## Sheet
기준일 | HEAT NO | 호기 | 탄소계구분 | 강종명 | 연연주 | 탈산 | 구분 | 번호 | 사용횟수 | 중량 | 용강보유시간 | 전기로 | LHF | RH | VD | LHF | RH | VD | LHF 도착 목표온도 | LF도착온도 | 1차 | 2차 | 3차 이상 | 전체 | 전력원단위 | 생산수량 | 생산중량 | LF출발온도 | 전극중량 | 자연개공 | 작업시간 | LF P.On.T | 특기사항 | 재작업 | 잔강 이월 HEAT | 잔강 이월 중량(톤) | 잔강 이월 HEAT2 | 잔강 이월 중량2(톤) | 전력요인 | 은사투입자 | 은사투입량 | 노즐특이사항 | 전기로 출강 전 | 전기로 출강 후 | 이월 시간(분) | 유재 | FREE BOARD | LHF완료중량(톤) | 래들단수(칸) | AR 사용량 | N2 사용량 | 기준 | 특기사항 | VD도착온도 | VD구분 | 최저진공도 | VD출발온도 | 온도하락 | VD출발△T | 연주T/D△T | 감압시간 | 감압시간 | 진공기준시간 | 탈가스시간 | SNORKLE 횟수 | VD 벳셀 횟수 | VD 사용유량 | 극진공 평균 교반유량 | 약교반가스(분) | 설정 유량 | 교반가스종류 | 출발시각 | 연주 주입 시작 시간 | 주입대기시간 | 진공완료시간 | 진정기 | 감속요인 | 세부항목 | 비고(상세내용) | 래들 하부노즐 확인 | Vortex유무 | 미투입요인 | Vortex 투입정위치 전 | Vortex 투입정위치 후 | 침적관마스크사용유무 | 침적관마스크미적용요인 | 진공중 약교반유무 | 미실시요인 | LTS교반시간(분) | FREE BOARD | AR 사용량 | N2 사용량 | 특기사항 | ACT 유량 | TRUSTIR 레벨 | Ar 약 (LV5) | Ar 중 (LV1) | Ar 강 (LV2) | N2 약 (LV6) | N2 중 (LV3) | N2 강 (LV4) | Ar 약 (LV5) | Ar 중 (LV1) | Ar 강 (LV2) | N2 약 (LV6) | N2 중 (LV3) | N2 강 (LV4) | VD도착 | VD완료 | LTS완료 | IG Hydris | Hydris 1차 | Hydris 2차 | 연주측정요청여부 | 요청사유 | AR 사용량 | N2 사용량 | 성분등급 | 구분 | 발생원인 | SIO2 | AL2O3 | CAO | FEO | 염기도 | C/A | Slag M.P | Fe-Cr(H) | Fe-Cr(M) | Fe-Mn(H) | Fe-Mn(M) | SuperCone | ForgedCone | CAO 93% (BULK) | CAO 85% (소립, BULK) | Premelted Flux | SMF | HIDEX | PS BALL | 형석(CAF2) | 가탄재 | LF 분탄 투입량(kg) | 분탄 회수율(실적) | CA-SI WIRE | 청정도(300) | 첫히트
2019-12-01 | A55808 | 1 | 고탄소 | P-STB3D | TUNDISH교체전 | Si 탈산 | B | 32 | 23 | 52000 | 91.83 | D | D | D |  | 1 | 1 |  | 1520 | 1589 | 4300 |  |  | 4300 | 44.86 | 12 | 95856 | 1554 |  | Y | 47 | 26 | [7 empty] | 김덕진 | 2 |  | Y |  |  |  |  | 101.55 | 13-2 | 232.42 | 0 | A |  | 1554 | 3 | 0.21 | 1516 | 0.84 | 66 | 36 | 261 | 4:21 | 30 | 31 | 115 | 0 |  | 0 |  |  | AR | 2019-12-01 07:38 | 2019-12-01 08:00 | 22 | 2019-12-01 07:37 | 22 |  |  |  |  | Y |  |  |  | Y | [5 empty] | 216.45 | 0 | [23 empty] | 5.68 | 0 | A |  |  | 16.156 | 21.164 | 52.129 | 0.111 | 3.226 | 2.463 | 1651.68 | 0 | 81 | 1153 | 22 | 0 | 0 | 0 | 298 | 0 | 352 | 0 | 0 | 0 | 99
2019-12-01 | B55802 | 2 | 저탄소 | SM20C | TUNDISH교체전 | Al 탈산 | T | 33 | 72 | 50750 | 91.1 | D | D |  | D | 1 |  | 1 | 1555 | 1574 | 7400 |  |  | 7400 | 74.07 | 51 | 99909 | 1634 | 365 | Y | 49 | 38 |  |  | B55799 | 05 |  |  |  | 김익규 | 3 |  |  | Y |  | N |  | 102.45 | 12-2 | 229.85 | 0 | A |  | 1638 | 1 | 0.14 | 1592 | 1.33 | 78 | 199 | 198 | 3:18 | 10 | 15 | 0 | 0 |  | 0 | 0 |  | N2 | 2019-12-01 08:04 |  | 21 | 2019-12-01 07:51 | 34 |  |  |  |  | Y | [8 empty] | 4.3 | 10.41 | 0 | [23 empty] | 0.1 | 0.1 | A | [9 empty] | 0 | 0 | 12 | 0 | 0 | 195 | 0 | 955 | 0 | 405 | 0 | 0 | 0 | 20 |  |  | 5
2019-12-01 | A55809 | 1 | 저탄소 | SCR423PRH | TUNDISH교체 | Al 탈산 | B | 1 | 20 | 52500 | 73.13 | D | D | D |  | 1 | 1 |  | 1530 | 1616 | 5200 |  |  | 5200 | 51.22 | 12 | 101532 | 1650 |  | Y | 41 | 28 | [7 empty] | 김덕진 | 2 |  | Y | [6 empty] | 0 | 156.52 | A |  | 1650 | 3 | 0.2 | 1602 | 1.5 | 99 | 36 | 261 | 4:21 | 16 | 20 | 116 | 0 |  | 0 |  |  | N2 | 2019-12-01 08:36 | 2019-12-01 09:27 | 50 | 2019-12-01 08:36 | 50 |  |  |  |  | Y |  |  |  | Y | [5 empty] | 0 | 229.68 | [19 empty] | 2.76 | 1.65 |  |  | 6.76 | 0 | A | [9 empty] | 1377 | 63 | 0 | 0 | 0 | 0 | 0 | 450 | 0 | 198 | 0 | 0 | 0 | 0 |  |  |  |  | 1
2019-12-01 | A55810 | 1 | 저탄소 | SCR423PRH |  | Al 탈산 | B | 22 | 6 | 53000 | 70.27 | D | D | D |  | 1 | 1 |  | 1530 | 1613 | 4300 |  |  | 4300 | 42.35 | 12 | 101532 | 1617 |  | Y | 40 | 35 | [7 empty] | 김덕진 | 2 |  | Y |  |  |  |  | 100.35 | 13-4 | 0 | 122.07 | A |  | 1617 | 3 | 0.2 | 1587 | 1 | 84 | 37 | 281 | 4:41 | 16 | 16 | 117 | 0 |  | 0 |  |  | N2 | 2019-12-01 09:39 | 2019-12-01 10:23 | 44 | 2019-12-01 09:39 | 44 |  |  |  |  | Y |  |  |  | Y | [5 empty] | 0 | 208.82 | [23 empty] | 6.76 | 22.2 | A | [9 empty] | 1196 | 232 | 0 | 9 | 0 | 0 | 0 | 198 | 0 | 199 | 0 | 0 | 0 | 7
2019-12-01 | B55803 | 2 | 중탄소 | AE1038M | 연주시작 | Al 탈산 | T | 6 | 69 | 48000 | 84.57 | D | D |  | D | 1 |  | 1 | 1540 | 1565 | 6000 |  |  | 6000 | 66.65 | 33 | 90024 | 1655 | 361 | Y | 41 | 31 | [7 empty] | 김익규 | 3 |  |  |  |  | Y |  | 97.1 | 11-8 | 215.06 | 0 | A |  | 1629 | 1 | 0.14 | 1584 | 1.29 | 86 | 44 | 244 | 4:04 | 10 | 11 | 0 | 0 |  | 0 | 0 |  | AR | 2019-12-01 10:44 |  | 21 | 2019-12-01 10:35 | 30 |  |  |  |  | Y | [8 empty] | 6 | 6.67 | 0 | [23 empty] | 0.05 | 0.05 | A | [9 empty] | 33 | 0 | 178 | 0 | 0 | 209 | 0 | 1214 | 0 | 408 | 0 | 0 | 0 | 46 |  |  | 5 |  | 1
2019-12-01 | A55811 | 1 | 저탄소 | SCR423PRH |  | Al 탈산 | B | 11 | 39 | 50500 | 83.77 | D | D | D |  | 1 | 1 |  | 1530 | 1615 | 4800 |  |  | 4800 | 56.73 | 10 | 84610 | 1633 |  | Y | 47 | 37 | [7 empty] | 차승주 | 2 |  | Y | [6 empty] | 0 | 180 | A |  | 1633 | 3 | 0.33 | 1585 | 1.33 | 82 | 39 | 291 | 4:51 | 16 | 17 | 118 | 0 |  | 0 |  |  | N2 | 2019-12-01 10:51 | 2019-12-01 11:25 | 34 | 2019-12-01 10:50 | 35 |  |  |  |  | Y |  |  |  | Y | [5 empty] | 0 | 261.48 | [23 empty] | 6.76 | 35.89 | A | [9 empty] | 1410 | 23 | 0 | 12 | 0 | 0 | 0 | 197 | 0 | 100 | 0 | 0 | 0 | 7
2019-12-01 | B55804 | 2 | 중탄소 | AE1038M | 연주종료 | Al 탈산 | T | 36 | 85 | 50500 | 80.38 | D | D |  | D | 1 |  | 1 | 1540 | 1566 | 6500 |  |  | 6500 | 72.2 | 33 | 90024 | 1625 |  | Y | 39 | 35 | [7 empty] | 김익규 | 2 |  |  |  |  | Y |  | 97.5 | 11-5 | 314.67 | 0 | A |  | 1623 | 1 | 0.16 | 1571 | 1.39 | 73 | 42 | 240 | 4:00 | 10 | 11 | 0 | 0 |  | 0 | 0 |  | AR | 2019-12-01 11:40 |  | 29 | 2019-12-01 11:26 | 43 | [14 empty] | 8.92 | 0 | [23 empty] | 0.12 | 0.12 | A | [9 empty] | 0 | 0 | 547 | 0 | 0 | 226 | 0 | 1057 | 0 | 354 | 0 | 0 | 0 | 25 |  |  | 5
2019-12-01 | A55812 | 1 | 저탄소 | SCR423PRH |  | Al 탈산 | B | 32 | 24 | 52500 | 79.85 | D | D | D |  | 1 | 1 |  | 1530 | 1606 | 5200 |  |  | 5200 | 51.22 | 12 | 101532 | 1627 |  | Y | 47 | 26 | [7 empty] | 김덕진 | 2 |  |  | Y |  |  |  | 103.85 | 13-4 | 0 | 155.16 | A |  | 1627 | 3 | 0.21 | 1593 | 1.1 | 90 | 45 | 253 | 4:13 | 16 | 16 | 119 | 0 |  | 0 |  |  | N2 | 2019-12-01 11:49 | 2019-12-01 12:22 | 33 | 2019-12-01 11:47 | 35 |  |  |  |  | Y |  |  |  | Y | [5 empty] | 0 | 245.39 | [23 empty] | 6.76 | 36.96 | A | [9 empty] | 1517 | 29 | 158 | 20 | 0 | 0 | 0 | 197 | 0 | 100 | 0 | 0 | 0 | 45
2019-12-01 | B55805 | 2 | 중탄소 | AE1038M | 연주종료 | Al 탈산 | T | 33 | 73 | 49950 | 77.2 | D | D |  | D | 1 |  | 1 | 1540 | 1554 | 6300 |  |  | 6300 | 69.98 | 33 | 90024 | 1624 |  | Y | 39 | 34 | [7 empty] | 김익규 | 3 |  |  |  |  | N |  | 93.85 | 11-4 | 228.59 | 0 | A |  | 1626 | 1 | 0.16 | 1578 | 1.38 | 80 | 36 | 209 | 3:29 | 10 | 11 | 0 | 0 |  | 0 | 0 |  | AR | 2019-12-01 12:37 |  | 35 | 2019-12-01 12:25 | 48 |  |  |  |  | Y | [8 empty] | 5 | 5.02 | 0 | [23 empty] | 0.07 | 0.07 | A | [9 empty] | 0 | 0 | 578 | 0 | 0 | 236 | 0 | 704 | 0 | 206 | 0 | 0 | 0 | 28 |  |  | 5
2019-12-01 | A55813 | 1 | 저탄소 | SCR423PRH |  | Al 탈산 | B | 1 | 21 | 52700 | 70.88 | D | D | D |  | 1 | 1 |  | 1530 | 1580 | 5000 |  |  | 5000 | 59.09 | 10 | 84610 | 1630 |  | Y | 43 | 27 | [15 empty] | 93.5 | 12-3 | 0 | 146.63 | A |  | 1630 | 3 | 0.21 | 1589 | 1.46 | 86 | 44 | 278 | 4:38 | 16 | 16 | 120 | 0 |  | 0 |  |  | N2 | 2019-12-01 12:46 | 2019-12-01 13:23 | 37 | 2019-12-01 12:46 | 37 |  |  |  |  | Y |  |  |  | Y | [5 empty] | 0 | 227.31 | [23 empty] | 6.76 | 38.04 | A | [9 empty] | 1410 | 58 | 0 | 20 | 0 | 0 | 0 | 349 | 0 | 99 | 0 | 0 | 0 | 0
2019-12-01 | A55814 | 1 | 저탄소 | SCR423PRH |  | Al 탈산 | B | 22 | 7 | 53500 | 76.68 | D | D | D |  | 1 | 1 |  | 1530 | 1602 | 4700 |  |  | 4700 | 55.55 | 10 | 84610 | 1618 |  | Y | 41 | 39 | [17 empty] | 0 | 107.63 | A |  | 1618 | 3 | 0.21 | 1577 | 1.17 | 74 | 38 | 284 | 4:44 | 16 | 19 | 121 | 0 |  | 0 |  |  | N2 | 2019-12-01 13:56 | 2019-12-01 14:23 | 27 | 2019-12-01 13:55 | 28 | [8 empty] | Y | [5 empty] | 0 | 303.48 | [23 empty] | 6.76 | 51.66 | A | [9 empty] | 1481 | 64 | 224 | 29 | 0 | 0 | 0 | 435 | 0 | 99 | 0 | 0 | 0 | 38
2019-12-01 | B55806 | 2 | 중탄소 | AE1038M | 연주종료 | Al 탈산 | T | 35 | 62 | 52600 | 85.07 | D | D |  | D | 1 |  | 1 | 1540 | 1545 | 7000 |  |  | 7000 | 76.36 | 33 | 91674 | 1645 |  | Y | 37 | 33 |  |  | B55803 | 05 |  |  |  | 김익규 | 3 |  | Y |  |  | N |  | 98 | 11-10 | 274.97 | 0 | A |  | 1610 | 1 | 0.16 | 1563 | 1.28 | 65 | 28 | 194 | 3:14 | 10 | 11 | 0 | 0 |  | 0 | 0 |  | AR | 2019-12-01 14:12 |  | 7 | 2019-12-01 13:52 | 28 |  |  |  |  | Y | [8 empty] | 4.5 | 6.78 | 0 | [23 empty] | 0.1 | 0.1 | A | [9 empty] | 0 | 10 | 534 | 0 | 0 | 224 | 0 | 1153 | 0 | 353 | 0 | 0 | 0 | 20 |  |  | 5
2019-12-01 | A55815 | 1 | 저탄소 | SCR423PRH |  | Al 탈산 | B | 11 | 40 | 50400 | 94.18 | D | A |  | A | 1 |  | 1 | 1530 | 1603 | 6000 |  |  | 6000 | 59.09 | 12 | 101532 | 1636 |  | Y | 46 | 38 | [15 empty] | 105.35 | 13-2 | 0 | 408.76 | A |  | 1631 | 1 | 0.18 | 1572 | 1.59 | 69 | 31 | 398 | 6:38 | 16 | 17 | 0 | 0 |  | 0 | 0 |  | N2 | 2019-12-01 15:10 | 2019-12-01 15:24 | 14 | 2019-12-01 14:59 | 25 |  |  |  |  | Y | [8 empty] | 4.5 | 0 | 15.62 | [23 empty] | 0.38 | 0.38 | A | [9 empty] | 1524 | 0 | 149 | 0 | 0 | 0 | 0 | 396 | 0 | 495 | 147 | 0 | 0 | 21 |  |  | 5
2019-12-01 | B55807 | 2 | 중탄소 | AE1038M | 연주종료 | Al 탈산 | T | 6 | 70 | 48050 | 83.73 | D | A | A |  | 1 |  | 1 | 1540 | 1564 | 5700 |  |  | 5700 | 57 | 36 | 100008 | 1625 |  | Y | 34 | 30 |  |  | B55804 | 05 |  |  |  | 김익규 | 3 |  | Y |  |  | Y |  | 102.4 | 12-3 | 193.62 | 0 | A |  | 1616 | 2 | 0.5 | 1566 | 1.35 | 68 | 20 | 492 | 8:12 | 10 | 11 | 0 | 0 |  | 0 |  |  | AR | 2019-12-01 15:19 |  | 10 | 2019-12-01 15:07 | 22 |  |  |  |  | Y | [5 empty] | Y |  |  | 4 | 3.17 | 0 | [23 empty] | 0 | 0 | A | [9 empty] | 0 | 0 | 584 | 0 | 0 | 240 | 0 | 1098 | 0 | 310 | 0 | 0 | 0 | 37 |  |  | 5
2019-12-01 | A55816 | 1 | 저탄소 | SCR423PRH | TUNDISH교체전 | Al 탈산 | B | 32 | 25 | 53600 | 85.2 | A | A |  | A | 1 |  | 1 | 1530 | 1597 | 4700 |  |  | 4700 | 43.2 | 14 | 108798 | 1636 |  | Y | 40 | 30 | [7 empty] | 정용태 | 3 |  |  |  |  | Y |  |  |  | 0 | 256.53 | A |  | 1623 | 1 | 0.16 | 1561 | 1.54 | 58 | 24 | 402 | 6:42 | 16 | 17 | 0 | 0 |  | 0 | 0 |  | N2 | 2019-12-01 16:00 | 2019-12-01 16:27 | 26 | 2019-12-01 15:46 | 40 |  |  |  |  | Y | [8 empty] | 5 | 0 | 20.87 | [23 empty] | 0.31 | 0.31 | A | [9 empty] | 1584 | 0 | 205 | 0 | 0 | 0 | 0 | 597 | 0 | 297 | 67 | 0 | 0 | 0
2019-12-01 | B55808 | 2 | 중탄소 | AE1038M | 연주종료 | Al 탈산 | T | 36 | 86 | 51000 | 83.13 | A | A | A |  | 1 |  | 1 | 1540 | 1525 | 6800 |  |  | 6800 | 74.85 | 33 | 90849 | 1625 |  | Y | 39 | 33 |  |  | A55815 | 05 |  |  |  | 임현진 | 2 |  |  |  |  | Y |  | 97.4 | 11-5 | 312.5 | 0 | A |  | 1618 | 2 | 0.5 | 1562 | 1.87 | 64 | 30 | 386 | 6:26 | 10 | 11 | 0 | 0 |  | 0 |  |  | AR | 2019-12-01 16:19 |  | 22 | 2019-12-01 16:04 | 37 |  |  |  |  | Y | [8 empty] | 5 | 3.75 | 0 | [23 empty] | 0.6 | 0 | A | [9 empty] | 0 | 0 | 570 | 0 | 0 | 235 | 0 | 849 | 0 | 304 | 0 | 0 | 0 | 45 |  |  | 5
2019-12-01 | A55817 | 1 | 중탄소 | SM38CS | TUNDISH교체 | Al 탈산 | B | 1 | 22 | 52900 | 93.73 | A | A |  | A | 1 |  | 1 | 1530 | 1554 | 6600 |  |  | 6600 | 78 | 10 | 84610 | 1651 |  | Y | 42 | 37 | [7 empty] | 정용태 | 2 |  |  |  |  | Y |  | 97.55 | 12-7 | 192.17 | 0 | A |  | 1656 | 1 | 0.14 | 1586 | 1.74 | 90 | 29 | 271 | 4:31 | 13 | 21 | 0 | 0 |  | 0 | 0 |  | AR | 2019-12-01 17:08 | 2019-12-01 17:48 | 41 | 2019-12-01 16:54 | 55 |  |  |  |  | Y | [8 empty] | 5 | 11.13 | 0 | [19 empty] | 2.36 |  |  |  | 0.15 | 0.15 | A | [9 empty] | 0 | 0 | 946 | 20 | 0 | 0 | 0 | 447 | 0 | 298 | 0 | 0 | 0 | 21 |  |  | 7 |  | 1
2019-12-01 | B55809 | 2 | 중탄소 | AE1038M | 연주종료 | Al 탈산 | T | 33 | 74 | 50000 | 81.43 | A | A | A |  | 1 |  | 1 | 1540 | 1564 | 5800 |  |  | 5800 | 63.84 | 33 | 90849 | 1625 |  | Y | 38 | 30 |  |  | B55806 | 05 |  |  |  | 임현진 | 2 |  |  |  |  | Y |  | 98.5 | 11-8 | 182.39 | 0 | A |  | 1614 | 2 | 0.49 | 1573 | 1.41 | 75 | 26 | 443 | 7:23 | 10 | 10 | 0 | 0 |  | 0 | 10 |  | AR | 2019-12-01 17:20 |  | 25 | 2019-12-01 17:04 | 41 |  |  |  |  | Y | [5 empty] | Y |  |  | 4.5 | 2.83 | 0 | [23 empty] | 0.5 | 0 | A | [9 empty] | 45 | 0 | 599 | 0 | 0 | 203 | 0 | 1148 | 0 | 309 | 102 | 0 | 0 | 26 |  |  | 5
2019-12-01 | A55818 | 1 | 중탄소 | SM38CS | 잔강최소화전 | Al 탈산 | B | 16 | 1 | 53200 | 96.83 | A | A |  | A | 1 |  | 1 | 1530 | 1551 | 7100 |  |  | 7100 | 79.65 | 12 | 89142 | 1646 |  | Y | 48 | 44 | [7 empty] | 정용태 | 2 |  |  |  |  | Y |  | 92.85 | 12-7 | 239.11 | 0 | A |  | 1644 | 1 | 0.14 | 1583 | 0 | 87 | 36 | 217 | 3:37 | 13 | 14 | 0 | 0 | 30 | 0 | 0 |  | AR | 2019-12-01 18:27 | 2019-12-01 18:48 | 21 | 2019-12-01 18:14 | 34 |  |  |  |  | Y | [8 empty] | 5 | 9.93 | 0 | [23 empty] | 0.18 | 0.18 | A | [9 empty] | 40 | 14 | 998 | 0 | 0 | 0 | 0 | 497 | 0 | 299 | 0 | 0 | 0 | 22
2019-12-01 | B55810 | 2 | 중탄소 | AE1038M | 연주종료 | Al 탈산 | T | 35 | 63 | 51900 | 84.02 | A | A | A |  | 1 |  | 1 | 1540 | 1534 | 6200 |  |  | 6200 | 68.25 | 33 | 90849 | 1625 |  | Y | 37 | 31 |  |  | B55807 | 05 |  |  |  | 임현진 | 2 |  |  |  |  | Y |  | 95.55 | 11-7 | 227.94 | 0 | A |  | 1622 | 2 | 0.5 | 1566 | 1.47 | 68 | 31 | 346 | 5:46 | 10 | 17 | 0 | 0 |  | 0 | 10 |  | AR | 2019-12-01 18:23 |  | 24 | 2019-12-01 18:13 | 35 |  |  |  |  | Y | [5 empty] | Y |  |  | 5 | 3 | 0 | [23 empty] | 0.23 | 0 | A | [9 empty] | 10 | 0 | 425 | 0 | 0 | 278 | 0 | 1058 | 0 | 305 | 0 | 0 | 0 | 30
2019-12-01 | A55819 | 1 | 중탄소 | SM48CH | 잔강최소화 | Si 탈산 | B | 22 | 8 | 54900 | 101.02 | A | A |  | A | 1 |  | 1 | 1530 | 1567 | 5800 |  |  | 5800 | 68.55 | 10 | 84610 | 1626 |  | Y | 43 | 33 | [7 empty] | 정용태 | 3 |  |  |  |  | Y |  | 93.6 | 12-6 | 138.96 | 0 | A |  | 1623 | 1 | 0.13 | 1560 | 1.59 | 69 | 12 | 252 | 4:12 | 16 | 17 | 0 | 0 | 60 | 0 | 0 |  | N2 | 2019-12-01 19:37 | 2019-12-01 20:04 | 27 | 2019-12-01 19:15 | 49 |  |  |  |  | Y | [8 empty] | 5 | 0 | 14.95 | [23 empty] | 0.37 | 0.37 | A | [9 empty] | 95 | 0 | 636 | 0 | 0 | 0 | 0 | 690 | 0 | 590 | 0 | 0 | 0 | 47 |  |  | 7
2019-12-01 | B55811 | 2 | 중탄소 | AE1038M | 연주종료 | Al 탈산 | T | 6 | 71 | 47900 | 85.95 | A | A | A |  | 1 |  | 1 | 1540 | 1554 | 5000 |  |  | 5000 | 50.45 | 36 | 99108 | 1625 |  | Y | 32 | 29 |  |  | B55808 | 05 |  |  |  | 임현진 | 2 |  |  |  |  | Y |  | 102.75 | 12-3 | 226.42 | 0 | A |  | 1614 | 2 | 0.5 | 1569 | 1.29 | 71 | 25 | 368 | 6:08 | 10 | 13 | 0 | 0 |  | 0 | 10 |  | AR | 2019-12-01 19:29 |  | 19 | 2019-12-01 19:09 | 39 |  |  |  |  | Y | [5 empty] | Y |  |  | 5 | 3 | 0 | [23 empty] | 0 | 0 | A | [9 empty] | 30 | 10 | 601 | 10 | 0 | 222 | 0 | 755 | 0 | 208 | 0 | 0 | 0 | 90 |  |  | 5
2019-12-01 | A55820 | 1 | 중탄소 | SM48CH |  | Si 탈산 | B | 11 | 41 | 51800 | 88.25 | A | A |  | A | 1 |  | 1 | 1530 | 1545 | 5000 |  |  | 5000 | 59.09 | 10 | 84610 | 1622 |  | Y | 41 | 29 | [7 empty] | 정용태 | 3 |  |  |  |  | Y |  |  |  | 205.47 | 0 | A |  | 1616 | 1 | 0.12 | 1555 | 1.97 | 64 | 21 | 367 | 6:07 | 16 | 17 | 0 | 0 |  | 0 | 0 |  | N2 | 2019-12-01 20:28 | 2019-12-01 20:57 | 29 | 2019-12-01 20:09 | 47 |  |  |  |  | Y | [8 empty] | 5 | 0 | 19.72 | [23 empty] | 0.32 | 0.32 | A | [9 empty] | 89 | 0 | 645 | 20 | 0 | 0 | 0 | 497 | 0 | 298 | 0 | 0 | 0 | 0 |  |  | 6
2019-12-01 | B55812 | 2 | 중탄소 | AE1038M | TUNDISH교체전 | Al 탈산 | T | 36 | 87 | 50300 | 78.27 | A | A | A |  | 1 |  | 1 | 1540 | 1556 | 5100 |  |  | 5100 | 57.89 | 32 | 88096 | 1625 |  | Y | 33 | 26 |  |  | B55809 | 05 |  |  |  | 임현진 | 2 |  |  |  |  | Y |  | 95.35 | 11-3 | 196.23 | 0 | A |  | 1607 | 2 | 0.45 | 1571 | 1 | 73 | 30 | 360 | 6:00 | 10 | 11 | 0 | 0 |  | 0 | 10 |  | AR | 2019-12-01 20:20 |  | 33 | 2019-12-01 20:11 | 43 |  |  |  |  | Y | [5 empty] | Y |  |  | 5 | 3.8 | 0 | [23 empty] | 0.08 | 0 | A | [9 empty] | 53 | 0 | 590 | 0 | 0 | 218 | 0 | 654 | 0 | 309 | 0 | 0 | 0 | 15 |  |  | 5
2019-12-01 | A55821 | 1 | 중탄소 | SM48CH |  | Si 탈산 | B | 1 | 23 | 52200 | 87.42 | A | A |  | A | 1 |  | 1 | 1530 | 1532 | 5100 |  |  | 5100 | 60.28 | 10 | 84610 | 1614 |  | Y | 40 | 29 | [7 empty] | 정용태 | 2 |  |  |  |  | Y |  |  |  | 211.07 | 0 | A |  | 1607 | 1 | 0.09 | 1554 | 1.32 | 63 | 23 | 198 | 3:18 | 16 | 17 | 0 | 0 | 50 | 0 | 0 |  | N2 | 2019-12-01 21:28 | 2019-12-01 21:49 | 21 | 2019-12-01 21:08 | 40 |  |  |  |  | Y | [8 empty] | 5 | 0 | 14.45 | [23 empty] | 0.64 | 0.64 | A | [9 empty] | 93 | 0 | 746 | 0 | 0 | 0 | 0 | 494 | 0 | 297 | 0 | 0 | 0 | 0 |  |  | 5
2019-12-01 | B55813 | 2 | 중탄소 | SM48CH |  | Si 탈산 | B | 33 | 75 | 49400 | 111.33 | A | A |  | A | 1 |  | 1 | 1540 | 1554 | 7400 |  |  | 7400 | 87.46 | 10 | 84610 | 1646 |  | Y | 53 | 42 |  |  | B55810 | 05 |  |  |  | 임현진 | 2 |  |  |  |  | Y |  | 100.3 | 11-10 | 0 | 213.97 | A |  | 1635 | 1 | 0.13 | 1566 | 1.64 | 75 | 34 | 520 | 8:40 | 16 | 17 | 0 | 0 | 120 | 0 | 0 |  | N2 | 2019-12-01 22:01 | 2019-12-01 22:41 | 40 | 2019-12-01 21:45 | 56 |  |  |  |  | Y | [8 empty] | 4.5 | 0 | 22.35 | [23 empty] | 0.37 | 0.37 | A | [9 empty] | 77 | 21 | 553 | 0 | 0 | 0 | 0 | 551 | 0 | 105 | 0 | 0 | 0 | 17 |  |  | 5
2019-12-01 | B55814 | 2 | 중탄소 | SFMN438V | 연주시작 | Si 탈산 | T | 35 | 64 | 51250 | 120.8 | A | C |  | C | 1 |  | 1 | 1540 | 1564 | 9100 |  |  | 9100 | 92.59 | 36 | 98280 | 1675 |  | Y | 60 | 44 |  |  | B55811 | 05 |  |  |  | 임현진 | 2 |  |  | Y |  | Y |  | 109.45 | 12-10 | 0 | 461.43 | A |  | 1665 | 1 | 0.13 | 1581 | 1.64 | 89 | 37 | 379 | 6:19 | 18 | 19 | 0 | 0 |  | 0 | 0 |  | N2 | 2019-12-01 23:08 |  | 25 | 2019-12-01 22:46 | 47 |  |  |  |  | Y | [8 empty] | 4 | 0 | 21.58 | [23 empty] | 0.57 | 0.57 | B | [9 empty] | 0 | 0 | 1910 | 65 | 0 | 0 | 0 | 552 | 0 | 108 | 0 | 0 | 0 | 30 |  |  | 9 |  | 1
2019-12-01 | A55822 | 1 | 중탄소 | SM48CH |  | Si 탈산 | B | 16 | 2 | 54100 | 86.33 | A | C | C |  | 1 | 1 |  | 1530 | 1528 | 6400 |  |  | 6400 | 63.03 | 12 | 101532 | 1610 | 360 | Y | 45 | 40 | [7 empty] | 정용태 | 2 |  | Y |  |  |  |  | 95.6 | 12-10 | 110.52 | 128.76 | A |  | 1610 | 3 | 0.24 | 1577 | 0.8 | 86 | 37 | 316 | 5:16 | 16 | 18 | 1 | 0 |  | 0 |  |  | N2 | 2019-12-01 22:57 | 2019-12-01 23:42 | 45 | 2019-12-01 22:56 | 46 | [14 empty] | 0 | 216.09 | [23 empty] | 10.14 | 61.35 | A | [9 empty] | 40 | 0 | 663 | 0 | 0 | 0 | 0 | 297 | 0 | 298 | 0 | 0 | 0 | 50
2019-12-01 | B55815 | 2 | 중탄소 | SFMN438V | 연주종료 | Si 탈산 | T | 6 | 72 | 47750 | 117.45 | C | C |  | C | 1 |  | 1 | 1540 | 1577 | 7300 |  |  | 7300 | 74.28 | 36 | 98280 | 1677 |  | Y | 46 | 37 |  |  | B55812 | 05 |  |  |  | 고승만 | 2 |  |  | Y |  | Y |  | 105.45 | 12-5 | 0 | 310.81 | A |  | 1653 | 1 | 0.1 | 1568 | 1.25 | 76 | 43 | 307 | 5:07 | 18 | 19 | 0 | 0 |  | 0 | 0 |  | N2 | 2019-12-02 00:21 |  | 27 | 2019-12-01 23:56 | 52 |  |  |  |  | Y | [8 empty] | 5 | 0 | 17.4 | [23 empty] | 0.63 | 0.63 | A | [9 empty] | 0 | 0 | 1328 | 0 | 0 | 0 | 0 | 806 | 0 | 0 | 0 | 0 | 0 | 32 |  |  | 5
2019-12-01 | A55823 | 1 | 중탄소 | SM48CH | TUNDISH교체전 | Si 탈산 | B | 22 | 9 | 53200 | 97.33 | C | C | C |  | 1 | 1 |  | 1530 | 1543 | 5000 |  |  | 5000 | 59.23 | 11 | 84414 | 1606 |  | Y | 43 | 31 | A55821 잔강처리 | [6 empty] | 박안희 | 2 |  | Y | Y |  |  |  | 100.65 | 13-4 | 0 | 233.28 | A |  | 1606 | 3 | 0.24 | 1554 | 0.96 | 63 | 33 | 427 | 7:07 | 16 | 16 | 2 | 0 |  | 0 |  |  | N2 | 2019-12-02 00:13 | 2019-12-02 00:38 | 25 | 2019-12-02 00:12 | 26 |  |  |  |  | Y |  |  |  | Y | [5 empty] | 0 | 254.26 | [23 empty] | 14.2 | 72.75 | A | [9 empty] | 63 | 0 | 620 | 20 | 0 | 0 | 0 | 296 | 0 | 299 | 0 | 0 | 0 | 50
2019-12-01 | B55816 | 2 | 중탄소 | SFMN438V | 연주종료 | Si 탈산 | T | 36 | 88 | 50450 | 123.95 | C | C |  | C | 1 |  | 1 | 1540 | 1535 | 8800 |  |  | 8800 | 97.68 | 33 | 90090 | 1675 |  | Y | 55 | 43 | [7 empty] | 고승만 | 2 |  |  |  |  | Y |  | 101.45 | 11-8 | 0 | 405.96 | A |  | 1652 | 1 | 0.12 | 1571 | 1.5 | 79 | 36 | 331 | 5:31 | 18 | 19 | 0 | 0 |  | 0 | 0 |  | N2 | 2019-12-02 01:34 |  | 25 | 2019-12-02 01:06 | 52 |  |  |  |  | Y | [8 empty] | 5 | 0 | 21.87 | [23 empty] | 0.99 | 0.99 | B | [9 empty] | 0 | 0 | 1057 | 0 | 0 | 0 | 0 | 907 | 0 | 0 | 0 | 0 | 0 | 42 |  |  | 5
2019-12-01 | A55824 | 1 | 고탄소 | AE1055LS | TUNDISH교체 | Al 탈산 | B | 11 | 42 | 51500 | 96.22 | C | C | C |  | 1 | 1 |  | 1520 | 1545 | 7100 |  |  | 7100 | 83.91 | 10 | 84610 | 1603 |  | Y | 50 | 46 | [7 empty] | 박안희 | 2 |  | Y |  |  |  |  | 101.15 | 12-7 | 0 | 346.79 | A |  | 1603 | 3 | 0.21 | 1561 | 0.91 | 77 | 26 | 334 | 5:34 | 25 | 25 | 3 | 0 |  | 0 |  |  | N2 | 2019-12-02 01:41 | 2019-12-02 02:01 | 19 | 2019-12-02 01:41 | 20 |  |  |  |  | Y |  |  |  | Y | [5 empty] | 0 | 199.06 | [19 empty] | 2.27 |  |  |  | 27.23 | 72.75 | B | [9 empty] | 70 | 0 | 890 | 11 | 0 | 0 | 0 | 668 | 0 | 555 | 0 | 0 | 0 | 39 |  |  |  |  | 1
2019-12-01 | B55817 | 2 | 중탄소 | SFMN438V | 연주종료 | Si 탈산 | T | 33 | 76 | 49650 | 122.42 | C | C |  | C | 1 |  | 1 | 1540 | 1535 | 9200 |  |  | 9200 | 102.12 | 33 | 90090 | 1644 |  | Y | 60 | 51 |  |  | B55814 | 05 |  |  |  | 고승만 | 2 |  |  | Y |  | Y |  | 104.35 | 12-3 | 0 | 278.36 | A |  | 1629 | 1 | 0.08 | 1555 | 1.48 | 63 | 34 | 278 | 4:38 | 18 | 18 | 0 | 0 |  | 0 | 0 |  | N2 | 2019-12-02 02:51 |  | 15 | 2019-12-02 02:29 | 37 |  |  |  |  | Y | [8 empty] | 4.5 | 0 | 15.86 | [23 empty] | 0.47 | 0.47 | A | [9 empty] | 0 | 0 | 949 | 0 | 0 | 0 | 0 | 1005 | 0 | 0 | 0 | 0 | 0 | 40 |  |  | 7
2019-12-01 | A55825 | 1 | 고탄소 | AE1055LS |  | Al 탈산 | B | 1 | 24 | 53300 | 80.35 | C | C | C |  | 1 | 1 |  | 1520 | 1547 | 5500 |  |  | 5500 | 65 | 10 | 84610 | 1584 |  | Y | 44 | 34 | [7 empty] | 박안희 | 2 |  | Y | [6 empty] | 3.97 | 168.39 | A |  | 1584 | 3 | 0.22 | 1542 | 1.17 | 58 | 19 | 296 | 4:56 | 25 | 25 | 4 | 0 |  | 0 |  |  | N2 | 2019-12-02 02:37 | 2019-12-02 03:09 | 31 | 2019-12-02 02:36 | 32 |  |  |  |  | Y |  |  |  | Y | [5 empty] | 0 | 127 | [23 empty] | 29.84 | 72.75 | A | [9 empty] | 44 | 0 | 793 | 16 | 0 | 0 | 0 | 748 | 0 | 626 | 0 | 0 | 0 | 4
2019-12-01 | B55818 | 2 | 중탄소 | SFMN438V | 연주종료 | Si 탈산 | T | 35 | 65 | 50900 | 109.02 | C | C |  | C | 1 |  | 1 | 1540 | 1534 | 7900 |  |  | 7900 | 87.69 | 33 | 90090 | 1654 |  | Y | 48 | 38 |  |  | B55815 | 05 |  |  |  | 고승만 | 2 |  |  | Y |  | Y |  | 100.1 | 12-1 | 0 | 297.97 | A |  | 1641 | 1 | 0.1 | 1559 | 1.59 | 67 | 36 | 322 | 5:22 | 18 | 18 | 0 | 0 |  | 0 | 0 |  | N2 | 2019-12-02 04:00 |  | 16 | 2019-12-02 03:39 | 37 |  |  |  |  | Y | [8 empty] | 5 | 0 | 21.77 | [23 empty] | 0.77 | 0.77 | A | [9 empty] | 0 | 0 | 592 | 0 | 0 | 0 | 0 | 998 | 0 | 0 | 0 | 0 | 0 | 100 |  |  | 5
2019-12-01 | A55826 | 1 | 고탄소 | AE1055LS |  | Al 탈산 | B | 16 | 3 | 54300 | 81.73 | C | C | C |  | 1 | 1 |  | 1520 | 1524 | 5900 |  |  | 5900 | 58.11 | 12 | 101532 | 1585 |  | Y | 42 | 36 | [7 empty] | 박안희 | 2 |  | Y |  |  |  |  | 101.2 | 13-6 | 0 | 126.49 | A |  | 1585 | 3 | 0.22 | 1546 | 1 | 62 | 23 | 338 | 5:38 | 25 | 25 | 5 | 0 |  | 0 |  |  | N2 | 2019-12-02 03:46 | 2019-12-02 04:09 | 23 | 2019-12-02 03:45 | 24 |  |  |  |  | Y |  |  |  | Y | [5 empty] | 0 | 148.76 | [23 empty] | 35.45 | 72.75 | A | [9 empty] | 51 | 0 | 898 | 14 | 0 | 0 | 0 | 781 | 0 | 633 | 0 | 0 | 0 | 68
2019-12-01 | B55819 | 2 | 중탄소 | SFMN438V | 연주종료 | Si 탈산 | T | 6 | 73 | 47100 | 119.28 | C | C |  | C | 1 |  | 1 | 1540 | 1517 | 9500 |  |  | 9500 | 89.23 | 39 | 106470 | 1645 |  | Y | 57 | 47 |  |  | B55816 | 05 |  |  |  | 고승만 | 2 |  |  | Y |  | Y |  | 109.2 | 12-8 | 0 | 328.89 | A |  | 1630 | 1 | 0.09 | 1564 | 1.26 | 72 | 44 | 292 | 4:52 | 18 | 18 | 0 | 0 |  | 0 | 0 |  | N2 | 2019-12-02 05:26 |  | 5 | 2019-12-02 05:07 | 24 |  |  |  |  | Y | [8 empty] | 4.3 | 0 | 14.64 | [23 empty] | 0.55 | 0.55 | A | [9 empty] | 0 | 0 | 660 | 0 | 0 | 0 | 0 | 801 | 0 | 0 | 0 | 0 | 0 | 18 |  |  | 5
2019-12-01 | A55827 | 1 | 고탄소 | AE1055LS |  | Al 탈산 | B | 22 | 10 | 53600 | 90.3 | C | C | C |  | 1 | 1 |  | 1520 | 1515 | 6500 |  |  | 6500 | 64.02 | 12 | 101532 | 1583 |  | Y | 48 | 40 | [7 empty] | 박안희 | 2 |  |  | Y |  |  |  | 104.85 | 13-8 | 0 | 315.01 | A |  | 1583 | 3 | 0.22 | 1549 | 0.83 | 65 | 29 | 316 | 5:16 | 25 | 25 | 6 | 0 |  | 0 |  |  | N2 | 2019-12-02 05:01 | 2019-12-02 05:21 | 20 | 2019-12-02 05:00 | 21 |  |  |  |  | Y |  |  |  | Y | [5 empty] | 0 | 162.58 | [23 empty] | 40.8 | 72.75 | A | [9 empty] | 48 | 0 | 874 | 19 | 0 | 0 | 0 | 850 | 0 | 671 | 0 | 0 | 0 | 57
2019-12-01 | A55828 | 1 | 고탄소 | AE1055LS |  | Al 탈산 | B | 11 | 43 | 50400 | 87.47 | C | C | D |  | 1 | 1 |  | 1520 | 1560 | 5500 |  |  | 5500 | 54.17 | 12 | 101532 | 1585 |  | Y | 43 | 34 | [7 empty] | 박안희 | 2 |  |  | Y |  |  |  | 105.15 | 13-1 | 3.72 | 162.44 | A |  | 1585 | 3 | 0.19 | 1554 | 0.72 | 70 | 34 | 272 | 4:32 | 25 | 25 | 7 | 0 |  | 0 |  |  | N2 | 2019-12-02 06:01 | 2019-12-02 06:23 | 22 | 2019-12-02 05:59 | 25 |  |  |  |  | Y |  |  |  | Y | [5 empty] | 0 | 196.8 | [23 empty] | 0.02 | 0 | A | [9 empty] | 60 | 0 | 899 | 9 | 0 | 0 | 0 | 850 | 0 | 670 | 0 | 0 | 0 | 7
2019-12-01 | B55820 | 2 | 중탄소 | SFMN438V | 연주종료 | Si 탈산 | T | 32 | 26 | 53150 | 118.02 | C | C |  | D | 1 |  | 1 | 1540 | 1534 | 8100 |  |  | 8100 | 82.42 | 36 | 98280 | 1644 |  | Y | 49 | 39 |  |  | B55817 | 05 |  |  |  | 고승만 | 2 |  |  | Y |  | N |  | 93.75 | 12-2 | 0 | 161.24 | A |  | 1637 | 1 | 0.12 | 1556 | 1.49 | 64 | 26 | 293 | 4:53 | 18 | 19 | 0 | 0 |  | 0 | 0 |  | N2 | 2019-12-02 06:41 |  | 13 | 2019-12-02 06:13 | 41 |  |  |  |  | Y | [9 empty] | 0 | 14.52 | [23 empty] | 0.25 | 0.25 | B | [9 empty] | 0 | 0 | 648 | 20 | 0 | 0 | 0 | 752 | 0 | 0 | 0 | 0 | 0 | 44 |  |  | 5
2019-12-01 | A55829 | 1 | 고탄소 | AE1055LS |  | Al 탈산 | B | 1 | 25 | 52500 | 87.7 | C | D | D |  | 1 | 1 |  | 1520 | 1512 | 5900 |  |  | 5900 | 58.11 | 12 | 101532 | 1600 |  | Y | 54 | 32 | [7 empty] | 양성호 | 2 |  |  | Y |  |  |  | 102.85 | 13-2 | 0.51 | 29.66 | A |  | 1600 | 3 | 0.19 | 1551 | 1.48 | 67 | 33 | 289 | 4:49 | 25 | 25 | 8 | 0 |  | 0 |  |  | N2 | 2019-12-02 07:07 | 2019-12-02 07:26 | 19 | 2019-12-02 07:05 | 21 | [8 empty] | Y | [5 empty] | 0 | 147.71 | [23 empty] | 0.11 | 0 | A | [9 empty] | 66 | 0 | 876 | 0 | 0 | 0 | 0 | 880 | 0 | 518 | 0 | 0 | 0 | 31
2019-12-01 | B55821 | 2 | 중탄소 | SFMN438V | TUNDISH교체전 | Si 탈산 | T | 33 | 77 | 50050 | 124.15 | C | D |  | D | 1 |  | 1 | 1540 | 1585 | 6500 |  |  | 6500 | 64.35 | 37 | 101010 | 1655 |  | Y | 51 | 37 | [7 empty] | 고승만 | 3 |  |  | N |  | N |  | 103.65 | 12-2 | 0 | 319.51 | A |  | 1620 | 1 | 0.08 | 1545 | 1.12 | 53 | 17 | 255 | 4:15 | 18 | 19 | 0 | 0 | 50 | 0 | 0 |  | N2 | 2019-12-02 07:53 |  | 16 | 2019-12-02 07:30 | 39 |  |  |  |  | Y | [8 empty] | 4.5 | 0 | 15.32 | [23 empty] | 0.37 | 0.37 | B | [9 empty] | 0 | 0 | 391 | 0 | 0 | 0 | 0 | 1005 | 0 | 0 | 0 | 0 | 0 | 33 |  |  | 5
2019-12-02 | A55830 | 1 | 고탄소 | AE1055LS |  | Al 탈산 | B | 16 | 4 | 54200 | 86.12 | D | D | D |  | 1 | 1 |  | 1520 | 1534 | 4900 |  |  | 4900 | 57.91 | 10 | 84610 | 1603 |  | Y | 46 | 30 | [7 empty] | 김덕진 | 2 |  |  | Y |  |  |  | 104.9 | 13-10 | 0.29 | 312.5 | A |  | 1603 | 3 | 0.18 | 1554 | 1.26 | 70 | 36 | 275 | 4:35 | 25 | 25 | 9 | 0 |  | 0 |  |  | N2 | 2019-12-02 08:08 | 2019-12-02 08:28 | 20 | 2019-12-02 08:08 | 20 |  |  |  |  | Y |  |  |  | Y | [5 empty] | 0 | 202.08 | [23 empty] | 1.13 | 0 | A | [9 empty] | 44 | 0 | 818 | 30 | 0 | 0 | 0 | 614 | 0 | 198 | 0 | 0 | 0 | 58
2019-12-02 | A55831 | 1 | 고탄소 | AE1055LS |  | Al 탈산 | B | 22 | 11 | 53600 | 72.4 | D | D | D |  | 1 | 1 |  | 1520 | 1521 | 5000 |  |  | 5000 | 59.09 | 10 | 84610 | 1592 |  | Y | 40 | 28 | [7 empty] | 김덕진 | 2 |  | Y |  |  |  |  | 97.6 | 12-10 | 9.23 | 231.02 | A |  | 1592 | 3 | 0.17 | 1551 | 1.24 | 67 | 31 | 272 | 4:32 | 25 | 25 | 10 | 0 |  | 0 |  |  | N2 | 2019-12-02 09:06 | 2019-12-02 09:34 | 28 | 2019-12-02 09:06 | 28 |  |  |  |  | Y |  |  |  | Y | [5 empty] | 0 | 181.31 | [23 empty] | 2.21 | 0 | A | [9 empty] | 54 | 0 | 841 | 16 | 0 | 0 | 0 | 297 | 0 | 201 | 0 | 0 | 0 | 30
2019-12-02 | A55832 | 1 | 고탄소 | AE1055LS |  | Al 탈산 | B | 11 | 44 | 50400 | 78.88 | D | D | D |  | 1 | 1 |  | 1520 | 1551 | 4600 |  |  | 4600 | 45.31 | 12 | 101532 | 1607 |  | Y | 43 | 24 | [7 empty] | 김덕진 | 2 |  | Y |  |  |  |  | 100.8 | 12-6 | 0.16 | 192.27 | A |  | 1607 | 3 | 0.19 | 1546 | 1.69 | 62 | 31 | 241 | 4:01 | 25 | 25 | 11 | 0 |  | 0 |  |  | N2 | 2019-12-02 10:11 | 2019-12-02 10:37 | 25 | 2019-12-02 10:11 | 26 |  |  |  |  | Y |  |  |  | Y | [5 empty] | 0 | 202.05 | [23 empty] | 2.87 | 0.52 | A | [9 empty] | 0 | 0 | 739 | 17 | 0 | 0 | 0 | 297 | 0 | 388 | 52 | 0 | 0 | 58
2019-12-02 | A55833 | 1 | 고탄소 | AE1055LS |  | Al 탈산 | B | 1 | 26 | 52000 | 81.05 | D | D | D |  | 1 | 1 |  | 1520 | 1549 | 4900 |  |  | 4900 | 48.26 | 12 | 101532 | 1590 |  | Y | 44 | 38 | [7 empty] | 김덕진 | 2 |  | Y |  |  |  |  | 102.4 | 13-2 | 0 | 173.12 | A |  | 1590 | 3 | 0.19 | 1552 | 1 | 68 | 33 | 273 | 4:33 | 25 | 25 | 12 | 0 |  | 0 |  |  | N2 | 2019-12-02 11:12 | 2019-12-02 11:41 | 29 | 2019-12-02 11:11 | 30 |  |  |  |  | Y |  |  |  | Y | [5 empty] | 0 | 211.5 | [23 empty] | 2.87 | 1.53 | A | [9 empty] | 0 | 0 | 779 | 15 | 0 | 0 | 0 | 493 | 0 | 297 | 72 | 0 | 0 | 39
2019-12-02 | A55834 | 1 | 고탄소 | AE1055LS |  | Al 탈산 | B | 16 | 5 | 53200 | 88.33 | D | D | D |  | 1 | 1 |  | 1520 | 1553 | 5200 |  |  | 5200 | 51.64 | 12 | 100706 | 1602 |  | Y | 48 | 28 | [7 empty] | 김덕진 | 2 |  |  | Y |  |  |  | 102.35 | 13-7 | 102.38 | 143.98 | A |  | 1602 | 3 | 0.19 | 1555 | 1.18 | 71 | 34 | 243 | 4:03 | 25 | 25 | 13 | 0 |  | 0 |  |  | N2 | 2019-12-02 12:16 | 2019-12-02 12:43 | 27 | 2019-12-02 12:16 | 27 |  |  |  |  | Y |  |  |  | Y | [5 empty] | 0 | 228 | [23 empty] | 3.74 | 2.06 | A | [9 empty] | 54 | 0 | 903 | 30 | 0 | 0 | 0 | 412 | 0 | 195 | 74 | 0 | 0 | 100
2019-12-02 | A55835 | 1 | 고탄소 | AE1055LS |  | Al 탈산 | B | 22 | 12 | 53100 | 81.72 | D | D | D |  | 1 | 1 |  | 1520 | 1527 | 5000 |  |  | 5000 | 60.12 | 10 | 83164 | 1597 |  | Y | 41 | 35 | [7 empty] | 김덕진 | 2 |  | Y |  |  |  |  | 101.45 | 13-4 | 1.34 | 17.33 | A |  | 1597 | 3 | 0.19 | 1551 | 1.15 | 67 | 31 | 257 | 4:17 | 25 | 25 | 14 | 0 |  | 0 |  |  | N2 | 2019-12-02 13:18 | 2019-12-02 13:50 | 31 | 2019-12-02 13:17 | 32 |  |  |  |  | Y |  |  |  | Y | [5 empty] | 0 | 224.75 | [23 empty] | 3.86 | 3.46 | A | [9 empty] | 0 | 0 | 733 | 9 | 0 | 0 | 0 | 521 | 0 | 195 | 0 | 0 | 0 | 71
2019-12-02 | A55836 | 1 | 고탄소 | AE1055LS |  | Al 탈산 | B | 11 | 45 | 50200 | 82.18 | D | D | B |  | 1 | 1 |  | 1520 | 1536 | 5200 |  |  | 5200 | 51.22 | 12 | 101532 | 1597 |  | Y | 44 | 32 | [7 empty] | 김덕진 | 2 |  | Y |  |  |  |  | 105.5 | 13-1 | 18.39 | 167.22 | A |  | 1594 | 3 | 0.22 | 1553 | 1.08 | 69 | 36 | 253 | 4:13 | 25 | 26 | 15 | 0 |  | 0 |  |  | N2 | 2019-12-02 14:27 | 2019-12-02 14:52 | 25 | 2019-12-02 14:26 | 26 |  |  |  |  | Y |  |  |  | Y | [5 empty] | 0 | 194.65 | [23 empty] | 3.86 | 13.5 | A | [9 empty] | 27 | 0 | 823 | 29 | 0 | 0 | 0 | 643 | 0 | 196 | 0 | 0 | 0 | 69
2019-12-02 | A55837 | 1 | 고탄소 | AE1055LS | TUNDISH교체전 | Al 탈산 | B | 1 | 27 | 52100 | 84.78 | B | B | B |  | 1 | 1 |  | 1520 | 1571 | 4800 |  |  | 4800 | 60.14 | 10 | 79815 | 1600 |  | Y | 42 | 31 | [7 empty] | 이호남 | 2 |  | Y |  |  |  |  | 101.85 | 13-1 | 0 | 231.71 | A |  | 1592 | 3 | 0.18 | 1548 | 1.07 | 64 | 35 | 271 | 4:31 | 25 | 25 | 16 | 0 |  | 0 |  |  | N2 | 2019-12-02 15:30 | 2019-12-02 15:55 | 25 | 2019-12-02 15:28 | 27 |  |  |  |  | Y |  |  |  | Y | [5 empty] | 0 | 217.3 | [23 empty] | 7.92 | 13.86 | A | [9 empty] | 67 | 0 | 840 | 19 | 0 | 0 | 0 | 979 | 0 | 598 | 0 | 0 | 0 | 24
2019-12-02 | A55838 | 1 | 저탄소 | BP-SCR420HC | TUNDISH교체 | Al 탈산 | B | 16 | 6 | 53300 | 85.27 | B | B | B |  | 1 | 1 |  | 1540 | 1548 | 7300 |  |  | 7300 | 86.28 | 10 | 84610 | 1654 |  | Y | 49 | 39 | [7 empty] | 이호남 | 2 |  | Y |  |  |  |  | 103.9 | 13-8 | 0 | 291.6 | A |  | 1652 | 3 | 0.2 | 1612 | 1.14 | 101 | 35 | 266 | 4:26 | 16 | 18 | 17 | 0 |  | 0 |  |  | N2 | 2019-12-02 16:29 | 2019-12-02 17:17 | 48 | 2019-12-02 16:27 | 50 |  |  |  |  | Y |  |  |  | Y | [5 empty] | 0 | 197.37 | [19 empty] | 2.14 |  |  |  | 1.58 | 0 | A | [9 empty] | 500 | 1079 | 0 | 19 | 0 | 0 | 0 | 298 | 0 | 200 | 0 | 0 | 0 | 0 |  |  |  |  | 1
2019-12-02 | A55839 | 1 | 저탄소 | BP-SCR420HC |  | Al 탈산 | B | 22 | 13 | 52500 | 85.3 | B | B | B |  | 1 | 1 |  | 1540 | 1582 | 5800 |  |  | 5800 | 57.12 | 12 | 101532 | 1629 |  | Y | 48 | 36 | [7 empty] | 이호남 | 2 |  |  | Y |  |  |  | 107.3 | 13-10 | 4.26 | 235.12 | A |  | 1629 | 3 | 0.21 | 1591 | 1.09 | 80 | 37 | 292 | 4:52 | 16 | 18 | 18 | 0 |  | 0 |  |  | N2 | 2019-12-02 17:28 | 2019-12-02 18:13 | 45 | 2019-12-02 17:26 | 47 |  |  |  |  | Y |  |  |  | Y | [5 empty] | 0 | 206 | [23 empty] | 2.45 | 0 | A | [9 empty] | 758 | 568 | 0 | 54 | 0 | 0 | 0 | 748 | 0 | 395 | 0 | 0 | 0 | 0
2019-12-02 | A55840 | 1 | 저탄소 | BP-SCR420HC |  | Al 탈산 | B | 11 | 46 | 50000 | 92.48 | B | B | B |  | 1 | 1 |  | 1540 | 1583 | 5300 |  |  | 5300 | 52.2 | 12 | 101532 | 1618 |  | Y | 47 | 28 | [7 empty] | 이호남 | 2 |  |  | Y |  |  |  | 103.75 | 12-9 | 0 | 207.17 | A |  | 1619 | 3 | 0.23 | 1580 | 0.89 | 69 | 0 | 336 | 5:36 | 16 | 17 | 19 | 0 |  | 0 |  |  | N2 | 2019-12-02 18:37 | 2019-12-02 19:10 | 32 | 2019-12-02 18:35 | 35 | [8 empty] | Y | [5 empty] | 0 | 241.95 | [23 empty] | 0.03 | 0 | B | [9 empty] | 909 | 542 | 0 | 0 | 0 | 0 | 0 | 597 | 0 | 558 | 0 | 0 | 0 | 0
2019-12-02 | A55841 | 1 | 저탄소 | BP-SCR420HC |  | Al 탈산 | B | 1 | 28 | 51800 | 87.17 | B | B | B |  | 1 | 1 |  | 1540 | 1610 | 5000 |  |  | 5000 | 49.25 | 12 | 101532 | 1615 | 370 | Y | 46 | 31 | [7 empty] | 이호남 | 2 |  |  | Y |  |  |  | 104.85 | 13-4 | 0 | 143.75 | A |  | 1615 | 3 | 0.22 | 1584 | 0.78 | 73 | 34 | 317 | 5:17 | 16 | 19 | 20 | 0 |  | 0 |  |  | N2 | 2019-12-02 19:33 | 2019-12-02 20:06 | 32 | 2019-12-02 19:31 | 34 | [8 empty] | Y | [5 empty] | 0 | 226.31 | [23 empty] | 0 | 4.86 | A | [9 empty] | 918 | 499 | 0 | 14 | 0 | 0 | 0 | 549 | 0 | 481 | 0 | 0 | 0 | 8
2019-12-02 | A55842 | 1 | 저탄소 | BP-SCR420HC |  | Al 탈산 | B | 16 | 7 | 53300 | 85.97 | B | B | B |  | 1 | 1 |  | 1540 | 1582 | 5600 |  |  | 5600 | 66.19 | 10 | 84610 | 1618 |  | Y | 42 | 33 | [7 empty] | 이호남 | 2 |  | Y |  |  |  |  | 103.5 | 13-8 | 0 | 254.16 | A |  | 1618 | 3 | 0.23 | 1581 | 0.88 | 70 | 34 | 337 | 5:37 | 16 | 17 | 21 | 0 |  | 0 |  |  | N2 | 2019-12-02 20:30 | 2019-12-02 21:01 | 31 | 2019-12-02 20:28 | 33 |  |  |  |  | Y |  |  |  | Y | [5 empty] | 0 | 240.35 | [23 empty] | 0 | 5.23 | A | [9 empty] | 852 | 578 | 0 | 31 | 0 | 0 | 0 | 549 | 0 | 492 | 0 | 0 | 0 | 0
2019-12-02 | A55843 | 1 | 저탄소 | BP-SCR420HC |  | Al 탈산 | B | 22 | 14 | 52500 | 86.9 | B | B | B |  | 1 | 1 |  | 1540 | 1563 | 6600 |  |  | 6600 | 65 | 12 | 101532 | 1628 |  | Y | 46 | 36 | [7 empty] | 이호남 | 2 |  |  | Y |  |  |  | 106.25 | 13-9 | 0 | 227.25 | A |  | 1628 | 3 | 0.23 | 1589 | 0.98 | 78 | 42 | 339 | 5:39 | 16 | 17 | 22 | 0 |  | 0 |  |  | N2 | 2019-12-02 21:30 | 2019-12-02 21:56 | 27 | 2019-12-02 21:28 | 29 |  |  |  |  | Y |  |  |  | Y | [5 empty] | 0 | 226.16 | [23 empty] | 0 | 0.03 | A | [9 empty] | 1057 | 534 | 0 | 28 | 0 | 0 | 0 | 552 | 0 | 519 | 0 | 0 | 0 | 6
2019-12-02 | A55844 | 1 | 저탄소 | BP-SCR420HC |  | Al 탈산 | B | 11 | 47 | 49800 | 78.72 | B | B | C |  | 1 | 1 |  | 1540 | 1573 | 6200 |  |  | 6200 | 73.28 | 10 | 84610 | 1634 | 369 | Y | 46 | 33 | [7 empty] | 이호남 | 2 |  |  | Y |  |  |  | 105.3 | 12-10 | 0 | 236.18 | A |  | 1634 | 3 | 0.25 | 1594 | 1.21 | 83 | 46 | 351 | 5:51 | 16 | 17 | 23 | 0 |  | 0 |  |  | N2 | 2019-12-02 22:22 | 2019-12-02 22:53 | 31 | 2019-12-02 22:21 | 32 |  |  |  |  | Y |  |  |  | Y | [5 empty] | 0 | 232.89 | [23 empty] | 1.04 | 0.49 | A | [9 empty] | 1227 | 365 | 0 | 24 | 0 | 0 | 0 | 553 | 0 | 496 | 0 | 0 | 0 | 16
2019-12-02 | A55845 | 1 | 저탄소 | BP-SCR420HC | TUNDISH교체전 | Al 탈산 | B | 1 | 29 | 52000 | 73.57 | C | C | C |  | 1 | 1 |  | 1540 | 1578 | 5000 |  |  | 5000 | 53.7 | 12 | 93110 | 1619 |  | Y | 42 | 31 | [7 empty] | 박안희 | 2 |  |  | Y |  |  |  | 104.65 | 13-3 | 0 | 283.31 | A |  | 1619 | 3 | 0.25 | 1587 | 1.03 | 76 | 40 | 388 | 6:28 | 16 | 16 | 24 | 0 |  | 0 |  |  | N2 | 2019-12-02 23:19 | 2019-12-02 23:51 | 32 | 2019-12-02 23:19 | 32 |  |  |  |  | Y |  |  |  | Y | [5 empty] | 0 | 208.63 | [23 empty] | 9.71 | 6.44 | A | [9 empty] | 1347 | 255 | 196 | 20 | 0 | 0 | 0 | 299 | 0 | 299 | 0 | 0 | 0 | 21
2019-12-02 | A55846 | 1 | 저탄소 | FPA-20NICRMOHM2 | TUNDISH교체 | Si 탈산 | B | 16 | 8 | 53500 | 78.1 | C | C | C |  | 1 | 1 |  | 1540 | 1576 | 6500 |  |  | 6500 | 76.82 | 10 | 84610 | 1640 |  | Y | 42 | 36 | [7 empty] | 박안희 | 2 |  | Y |  |  |  |  | 102.35 | 13-6 | 0 | 224.27 | A |  | 1640 | 3 | 0.24 | 1594 | 1.31 | 86 | 35 | 359 | 5:59 | 16 | 20 | 25 | 0 |  | 0 |  |  | N2 | 2019-12-03 00:27 | 2019-12-03 01:00 | 35 | 2019-12-03 00:24 | 38 |  |  |  |  | Y |  |  |  | Y | [5 empty] | 0 | 259.69 | [19 empty] | 2.25 |  |  |  | 0 | 3.29 | A | [9 empty] | 584 | 373 | 0 | 828 | 0 | 0 | 0 | 298 | 0 | 296 | 0 | 0 | 0 | 13 |  |  |  |  | 1
2019-12-02 | A55847 | 1 | 저탄소 | FPA-20NICRMOHM2 |  | Si 탈산 | B | 22 | 15 | 52500 | 73.45 | C | C | C |  | 1 | 1 |  | 1540 | 1556 | 5900 |  |  | 5900 | 58.11 | 12 | 101532 | 1623 |  | Y | 41 | 33 | [7 empty] | 박안희 | 2 |  | Y |  |  |  |  | 101 | 13-3 | 0 | 268.29 | A |  | 1623 | 3 | 0.25 | 1580 | 1.43 | 72 | 34 | 301 | 5:01 | 16 | 18 | 26 | 0 |  | 0 |  |  | N2 | 2019-12-03 01:38 | 2019-12-03 02:08 | 30 | 2019-12-03 01:36 | 32 |  |  |  |  | Y |  |  |  | Y | [5 empty] | 32.3 | 127.29 | [23 empty] | 6.61 | 0 | A | [9 empty] | 948 | 194 | 0 | 875 | 0 | 0 | 0 | 198 | 0 | 295 | 0 | 0 | 0 | 16
2019-12-02 | A55848 | 1 | 저탄소 | FPA-20NICRMOHM2 |  | Si 탈산 | B | 11 | 48 | 50100 | 79.05 | C | C | C |  | 1 | 1 |  | 1540 | 1569 | 5900 |  |  | 5900 | 58.11 | 12 | 101532 | 1616 |  | Y | 43 | 36 | 연주 롱노즐 용강 비침으로 약18톤 내려와 합탕 | [6 empty] | 박안희 | 2 |  | Y |  |  |  |  | 108.05 | 13-3 | 0 | 191.27 | A |  | 1616 | 3 | 0.25 | 1580 | 1.06 | 72 | 31 | 316 | 5:16 | 16 | 17 | 27 | 0 |  | 0 |  |  | N2 | 2019-12-03 02:48 | 2019-12-03 03:17 | 29 | 2019-12-03 02:46 | 31 |  |  |  |  | Y |  |  |  | Y | [5 empty] | 40.93 | 129.95 | [23 empty] | 9.32 | 0 | A | [9 empty] | 708 | 29 | 0 | 620 | 0 | 0 | 0 | 415 | 0 | 448 | 0 | 0 | 0 | 20
2019-12-02 | A55849 | 1 | 저탄소 | FPA-20NICRMOHM2 |  | Si 탈산 | B | 1 | 30 | 52200 | 81.17 | C | C | C |  | 1 | 1 |  | 1540 | 1524 | 7100 |  |  | 7100 | 69.93 | 12 | 101532 | 1622 |  | Y | 45 | 38 | [7 empty] | 박안희 | 2 |  |  |  |  | Y |  | 97.95 | 12-6 | 0 | 260.61 | A |  | 1622 | 3 | 0.25 | 1575 | 1.38 | 67 | 25 | 305 | 5:05 | 16 | 17 | 28 | 0 |  | 0 |  |  | N2 | 2019-12-03 03:58 | 2019-12-03 04:29 | 32 | 2019-12-03 03:55 | 34 |  |  |  |  | Y |  |  |  | Y | [5 empty] | 25.46 | 147.76 | [23 empty] | 4.07 | 0 | A | [9 empty] | 508 | 399 | 0 | 564 | 0 | 0 | 0 | 391 | 0 | 442 | 0 | 0 | 0 | 0
2019-12-02 | A55850 | 1 | 저탄소 | FPA-20NICRMOHM2 |  | Si 탈산 | B | 16 | 9 | 53500 | 79.32 | C | C | C |  | 1 | 1 |  | 1540 | 1555 | 6700 |  |  | 6700 | 65.99 | 12 | 101532 | 1616 |  | Y | 43 | 36 | [7 empty] | 박안희 | 2 |  |  |  |  | Y |  | 103.6 | 13-7 | 0 | 157.91 | A |  | 1616 | 3 | 0.24 | 1583 | 0.94 | 75 | 28 | 359 | 5:59 | 16 | 17 | 29 | 0 |  | 0 |  |  | N2 | 2019-12-03 04:56 | 2019-12-03 05:32 | 36 | 2019-12-03 04:54 | 38 |  |  |  |  | Y |  |  |  | Y | [5 empty] | 61.37 | 116.28 | [23 empty] | 1.61 | 0 | A | [9 empty] | 798 | 230 | 0 | 830 | 0 | 0 | 0 | 298 | 0 | 295 | 0 | 0 | 0 | 7
2019-12-02 | A55851 | 1 | 저탄소 | FPA-20NICRMOHM2 |  | Si 탈산 | B | 22 | 16 | 53100 | 80.5 | C | C | D |  | 1 | 1 |  | 1540 | 1544 | 6600 |  |  | 6600 | 65 | 12 | 101532 | 1625 |  | Y | 42 | 35 | [7 empty] | 박안희 | 2 |  |  |  |  | Y |  | 101.35 | 13-3 | 0 | 247.63 | A |  | 1625 | 3 | 0.23 | 1575 | 1.39 | 67 | 28 | 277 | 4:37 | 16 | 19 | 30 | 0 |  | 0 |  |  | N2 | 2019-12-03 06:06 | 2019-12-03 06:44 | 38 | 2019-12-03 06:03 | 40 |  |  |  |  | Y |  |  |  | Y | [5 empty] | 46.14 | 144.9 | [23 empty] | 0 | 0 | A | [9 empty] | 1016 | 48 | 0 | 834 | 0 | 0 | 0 | 296 | 0 | 296 | 0 | 0 | 0 | 6
2019-12-02 | B55822 | 2 | 고탄소 | AE1050M2 | 연주종료 | Al 탈산 | T | 16 | 10 | 47200 | 82.08 | C | D |  | D | 2 |  | 2 | 1530 | 1557 | 3700 | 6500 |  | 10200 | 112.52 | 33 | 90651 | 1625 | 369 | Y | 34 | 18 |  | Y | [5 empty] | 고승만 | 2 |  |  |  |  | Y |  | 88.5 | 11-10 | 0 | 72.59 | A |  | 1611 | 1 | 0.14 | 1560 | 0 | 75 | 44 | 181 | 3:01 | 10 | 13 | 0 | 0 | 40 | 0 | 0 |  | AR | 2019-12-03 09:39 |  | 33 | 2019-12-03 09:25 | 46 |  |  |  |  | Y | [8 empty] | 5 | 5.59 | 0 | [23 empty] | 0.06 | 0.06 | A | [9 empty] | 62 | 0 | 420 | 0 | 0 | 220 | 0 | 1209 | 0 | 407 | 0 | 0 | 0 | 50 |  |  | 14
2019-12-02 | A55852 | 1 | 저탄소 | FPA-20NICRMOHM2 |  | Si 탈산 | B | 11 | 49 | 50300 | 76.93 | C | D | D |  | 1 | 1 |  | 1540 | 1592 | 5200 |  |  | 5200 | 51.22 | 12 | 101532 | 1615 |  | Y | 44 | 41 | [7 empty] | 박안희 | 2 | [6 empty] | 100.3 | 12-5 | 0 | 175.51 | A |  | 1615 | 3 | 0.24 | 1580 | 1.06 | 72 | 28 | 283 | 4:43 | 16 | 16 | 31 | 0 |  | 0 |  |  | N2 | 2019-12-03 07:04 | 2019-12-03 07:51 | 47 | 2019-12-03 07:04 | 48 |  |  |  |  | Y |  |  |  | Y | [5 empty] | 20.78 | 144.05 | [23 empty] | 1.01 | 0 | A | [9 empty] | 497 | 389 | 0 | 447 | 0 | 0 | 0 | 296 | 0 | 300 | 0 | 0 | 0 | 10
2019-12-03 | A55853 | 1 | 저탄소 | FPA-20NICRMOHM2 | 연주종료 | Si 탈산 | B | 1 | 31 | 52100 | 71.93 | D | D | D |  | 1 | 1 |  | 1540 | 1617 | 4200 |  |  | 4200 | 44.51 | 12 | 94371 | 1620 |  | Y | 41 | 22 | [7 empty] | 김덕진 | 2 | [6 empty] | 94.15 | 12-2 | 0 | 139.01 | A |  | 1620 | 3 | 0.23 | 1580 | 1.43 | 72 | 25 | 264 | 4:24 | 16 | 16 | 32 | 0 |  | 0 |  |  | N2 | 2019-12-03 08:05 | 2019-12-03 08:58 | 52 | 2019-12-03 08:03 | 55 |  |  |  |  | Y |  |  |  | Y | [5 empty] | 6.73 | 129.15 | [23 empty] | 10.96 | 0 | A | [9 empty] | 968 | 28 | 0 | 579 | 0 | 0 | 0 | 198 | 0 | 95 | 0 | 0 | 0 | 7
2019-12-03 | B55823 | 2 | 고탄소 | AE1050M2 | 연주시작 | Al 탈산 | T | 33 | 78 | 50150 | 119.18 | D | D |  | D | 1 |  | 1 | 1530 | 1585 | 8300 |  |  | 8300 | 100.72 | 30 | 82410 | 1656 |  | Y | 74 | 44 | [7 empty] | 김익규 | 3 |  |  |  |  | Y |  | 88.15 | 10-7 | 279.66 | 0 | A |  | 1642 | 1 | 0.14 | 1582 | 1.61 | 97 | 50 | 399 | 6:39 | 10 | 11 | 0 | 0 |  | 0 | 0 |  | AR | 2019-12-03 08:54 |  | 21 | 2019-12-03 08:40 | 35 |  |  |  |  | Y | [8 empty] | 5.7 | 8.28 | 0 | [23 empty] | 0.12 | 0.12 | A | [9 empty] | 34 | 0 | 40 | 0 | 0 | 202 | 0 | 810 | 0 | 250 | 0 | 0 | 0 | 13 |  |  | 9 |  | 1
2019-12-03 | B55824 | 2 | 고탄소 | AE1050M2 | 연주종료 | Al 탈산 | T | 32 | 27 | 52800 | 125.2 | D | D |  | D | 1 |  | 1 | 1530 | 1555 | 8700 |  |  | 8700 | 105.57 | 30 | 82410 | 1634 |  | N | 79 | 47 | [7 empty] | 김익규 | 3 |  |  |  |  | N |  | 88.1 | 11-6 | 284.79 | 0 | A |  | 1608 | 1 | 0.13 | 1559 | 1.35 | 74 | 32 | 198 | 3:18 | 10 | 13 | 0 | 0 | 19 | 0 | 0 |  | AR | 2019-12-03 10:26 |  | 47 | 2019-12-03 10:11 | 62 |  |  |  |  | Y | [8 empty] | 5.7 | 5.46 | 0 | [23 empty] | 0.05 | 0.05 | A | [9 empty] | 79 | 0 | 67 | 0 | 0 | 212 | 0 | 1061 | 0 | 556 | 122 | 0 | 0 | 41 |  |  | 5
2019-12-03 | B55825 | 2 | 고탄소 | AE1050M2 | 연주종료 | Al 탈산 | T | 35 | 66 | 50700 | 84.52 | D | D |  | D | 1 |  | 1 | 1530 | 1554 | 6100 |  |  | 6100 | 74.02 | 30 | 82410 | 1616 |  | Y | 45 | 37 |  |  | B55823 | 05 |  |  |  | 김익규 | 3 |  | Y | N |  | Y |  | 90.8 | 11-2 | 208.72 | 0 | A |  | 1602 | 1 | 0.13 | 1558 | 0 | 73 | 45 | 190 | 3:10 | 10 | 11 | 0 | 0 |  | 0 | 0 |  | AR | 2019-12-03 12:05 |  | 7 | 2019-12-03 11:55 | 17 |  |  |  |  | Y | [8 empty] | 5.5 | 5.71 | 0 | [23 empty] | 0.06 | 0.06 | A | [9 empty] | 98 | 0 | 422 | 0 | 0 | 211 | 0 | 946 | 0 | 553 | 121 | 0 | 0 | 30 |  |  | 5
2019-12-03 | B55826 | 2 | 고탄소 | AE1050M2 | 연주종료 | Al 탈산 | T | 6 | 75 | 47200 | 79.9 | D | D |  | D | 1 |  | 1 | 1530 | 1554 | 5500 |  |  | 5500 | 60.67 | 33 | 90651 | 1606 | 367 | Y | 42 | 31 | [7 empty] | 김익규 | 3 |  | N | N |  | Y |  | 91.3 | 11-1 | 261.7 | 0 | A |  | 1584 | 1 | 0.14 | 1550 | 1.04 | 65 | 39 | 195 | 3:15 | 10 | 11 | 0 | 0 |  | 0 | 0 |  | AR | 2019-12-03 13:01 |  | 10 | 2019-12-03 12:52 | 19 |  |  |  |  | Y | [8 empty] | 5.5 | 5.36 | 0 | [23 empty] | 0.1 | 0.1 | A | [9 empty] | 56 | 0 | 308 | 0 | 0 | 191 | 0 | 1021 | 0 | 582 | 0 | 0 | 0 | 0 |  |  | 5
2019-12-03 | A55854 | 1 | 고탄소 | AE1055M1 | 연주시작 | Al 탈산 | B | 11 | 50 | 49900 | 80.92 | D | D | D |  | 1 | 1 |  | 1520 | 1542 | 7100 |  |  | 7100 | 88.21 | 10 | 80490 | 1646 |  | Y | 51 | 39 | [7 empty] | 차승주 | 2 | [6 empty] | 95.8 | 11-10 | 0.32 | 295.83 | A |  | 1638 | 3 | 0.2 | 1578 | 2.07 | 92 | 39 | 312 | 5:12 | 20 | 20 | 33 | 0 |  | 0 |  |  | N2 | 2019-12-03 13:48 | 2019-12-03 14:19 | 31 | 2019-12-03 13:47 | 32 |  |  |  |  | Y |  |  |  | Y | [5 empty] | 0 | 131.44 | [19 empty] | 1.88 |  |  |  | 16.76 | 0 | A | [9 empty] | 0 | 0 | 663 | 9 | 0 | 0 | 0 | 792 | 0 | 484 | 0 | 0 | 0 | 29 |  |  |  |  | 1
2019-12-03 | B55827 | 2 | 고탄소 | AE1050M2 | 연주종료 | Al 탈산 | T | 33 | 79 | 50400 | 79.4 | D | D |  | D | 1 |  | 1 | 1530 | 1564 | 5000 |  |  | 5000 | 55.16 | 33 | 90651 | 1605 |  | Y | 38 | 31 |  |  | B55824 | 05 |  |  |  | 김익규 | 3 |  | Y |  |  | Y |  | 93.5 | 11-3 | 285.74 | 0 | A |  | 1591 | 1 | 0.1 | 1549 | 1.3 | 64 | 38 | 194 | 3:14 | 10 | 11 | 0 | 0 |  | 0 | 0 |  | AR | 2019-12-03 14:04 |  | 6 | 2019-12-03 13:49 | 21 |  |  |  |  | Y | [8 empty] | 5 | 9.8 | 0 | [23 empty] | 0.04 | 0.04 | A | [9 empty] | 46 | 0 | 52 | 0 | 0 | 206 | 0 | 851 | 0 | 255 | 0 | 0 | 0 | 0
2019-12-03 | A55855 | 1 | 고탄소 | AE1055M1 |  | Al 탈산 | B | 1 | 32 | 52400 | 81.47 | D | B | B |  | 1 | 1 |  | 1520 | 1545 | 5600 |  |  | 5600 | 66.19 | 10 | 84610 | 1617 |  | Y | 43 | 34 | [7 empty] | 김덕진 | 2 | [6 empty] | 94.7 | 12-2 | 0 | 216.64 | A |  | 1602 | 3 | 0.2 | 1559 | 1.13 | 73 | 35 | 279 | 4:39 | 20 | 20 | 34 | 0 |  | 0 |  |  | N2 | 2019-12-03 14:51 | 2019-12-03 15:15 | 24 | 2019-12-03 14:50 | 25 |  |  |  |  | Y |  |  |  | Y | [5 empty] | 0 | 215.4 | [23 empty] | 30.92 | 0 | A | [9 empty] | 0 | 0 | 704 | 14 | 0 | 0 | 0 | 518 | 0 | 457 | 0 | 0 | 0 | 25
2019-12-03 | B55828 | 2 | 고탄소 | AE1050M2 | TUNDISH교체전 | Al 탈산 | T | 32 | 28 | 53250 | 73.78 | D | B |  | B | 1 |  | 1 | 1530 | 1545 | 5400 |  |  | 5400 | 61.22 | 33 | 88212 | 1634 |  | Y | 29 | 24 |  |  | B55825 | 05 |  |  |  | 김익규 | 3 |  | Y |  |  | Y |  | 93.75 | 12-2 | 106.45 | 0 | A |  | 1608 | 1 | 0.12 | 1562 | 1.11 | 77 | 49 | 221 | 3:41 | 10 | 11 | 0 | 0 |  | 0 | 0 |  | AR | 2019-12-03 15:00 |  | 9 | 2019-12-03 14:51 | 19 |  |  |  |  | Y | [8 empty] | 5 | 11.8 | 0 | [23 empty] | 0.02 | 0.02 | A | [9 empty] | 97 | 0 | 1184 | 0 | 0 | 188 | 0 | 884 | 0 | 255 | 0 | 0 | 0 | 36
2019-12-03 | A55856 | 1 | 고탄소 | AE1055M1 |  | Al 탈산 | B | 16 | 11 | 53900 | 76.18 | B | B | B |  | 1 | 1 |  | 1520 | 1559 | 4900 |  |  | 4900 | 57.91 | 10 | 84610 | 1604 | 368 | Y | 41 | 31 | [7 empty] | 이호남 | 2 |  |  |  |  | Y |  | 92.45 | 12-4 | 0 | 238.03 | A |  | 1606 | 3 | 0.21 | 1562 | 1.29 | 76 | 33 | 275 | 4:35 | 20 | 20 | 35 | 0 |  | 0 |  |  | N2 | 2019-12-03 15:45 | 2019-12-03 16:12 | 27 | 2019-12-03 15:44 | 28 |  |  |  |  | Y |  |  |  | Y | [5 empty] | 0 | 186.79 | [23 empty] | 46.45 | 0 | A | [9 empty] | 0 | 0 | 727 | 31 | 0 | 0 | 0 | 298 | 0 | 297 | 0 | 0 | 0 | 19
2019-12-03 | B55829 | 2 | 중탄소 | SA649 |  | Al 탈산 | I | 35 | 67 | 50300 | 107.4 | B | B |  | B | 1 |  | 1 | 1560 | 1577 | 6300 |  |  | 6300 | 81.82 | 10 | 77000 | 1667 |  | INGOT | 45 | 32 | [7 empty] | 최남길 | [5 empty] | Y |  | 86 | 10-6 | 219.93 | 0 | A |  | 1653 | 1 | 0.11 | 1568 | 0 | 77 |  | 222 | 3:42 | 25 | 26 | 0 | 0 | 100 | 0 | 0 |  | AR | 2019-12-03 16:26 |  | 17 | 2019-12-03 16:07 | [5 empty] | Y | [8 empty] | 6 | 44.84 | 0 | [18 empty] | 1.5 |  |  |  |  | 0.04 | 0.04 | B | [9 empty] | 946 | 0 | 21 | 0 | 0 | 161 | 0 | 816 | 0 | 0 | 0 | 0 | 0 | 16
2019-12-03 | A55857 | 1 | 고탄소 | AE1055M1 |  | Al 탈산 | B | 22 | 17 | 52400 | 90.42 | B | B | B |  | 1 | 1 |  | 1520 | 1557 | 6800 |  |  | 6800 | 66.97 | 12 | 101532 | 1629 |  | Y | 49 | 42 | [7 empty] | 이호남 | 2 |  | N | Y |  |  |  | 104.3 | 13-6 | 0.34 | 33.56 | A |  | 1614 | 3 | 0.2 | 1570 | 1.1 | 84 | 41 | 276 | 4:36 | 20 | 20 | 36 | 0 |  | 0 |  |  | N2 | 2019-12-03 17:00 | 2019-12-03 17:15 | 15 | 2019-12-03 16:59 | 16 |  |  |  |  | Y |  |  |  | Y | [5 empty] | 0 | 231.36 | [23 empty] | 61.93 | 0 | A | [9 empty] | 29 | 0 | 743 | 0 | 0 | 0 | 0 | 493 | 0 | 449 | 0 | 0 | 0 | 20
2019-12-03 | B55830 | 2 | 저탄소 | 18CRNIMO7HI |  | Al 탈산 | I | 6 | 76 | 47500 | 105.68 | B | B |  | B | 2 |  | 2 | 1560 | 1614 | 4300 | 9200 |  | 13500 | 135 | 5 | 100000 | 1676 | 364 | INGOT | 24 | 22 | A55859 출강후 7톤 받음 물량부족으로 재작업 | Y | B55828 | 05 |  |  |  | 최남길 | 0 | [6 empty] | 109.1 | 12-8 | 0 | 156.88 | A |  | 1664 | 1 | 0.07 | 1596 | 0 | 90 |  | 306 | 5:06 | 25 | 26 | 0 | 0 | 100 | 0 | 0 |  | N2 | 2019-12-03 19:43 |  | 32 | 2019-12-03 19:11 | [5 empty] | Y | [8 empty] | 4 | 0 | 25.84 | [18 empty] | 1.1 |  |  |  |  | 0.18 | 0.18 | A | [9 empty] | 696 | 1741 | 0 | 61 | 0 | 254 | 0 | 958 | 0 | 0 | 0 | 0 | 0 | 5
2019-12-03 | A55858 | 1 | 고탄소 | SM50CM | 연주시작 | Si 탈산 | T | 11 | 51 | 49000 | 65.8 | B | B | B |  | 2 | 1 |  | 1520 | 1570 | 2300 | 7400 |  | 9700 | 106.5 | 33 | 91080 | 1621 |  | Y | 29 | 13 |  | Y | [5 empty] | 이호남 | 2 |  |  | Y |  |  |  | 102.65 | 12-7 | 0 | 44.58 | A |  | 1613 | 3 | 0.25 | 1570 | 1.48 | 84 | 54 | 259 | 4:19 | 13 | 18 | 39 | 0 |  | 0 |  |  | AR | 2019-12-03 19:49 |  | 22 | 2019-12-03 19:47 | 24 | [8 empty] | Y | [5 empty] | 103.33 | 42.51 | [23 empty] | 0.03 | 0 | B | [9 empty] | 0 | 0 | 777 | 0 | 0 | 0 | 0 | 717 | 0 | 591 | 0 | 0 | 0 | 6 |  |  |  |  | 1
2019-12-03 | B55831 | 2 | 고탄소 | AE1055M1 |  | Al 탈산 | B | 32 | 29 | 53150 | 77.92 | B | B | B |  | 1 | 1 |  | 1530 | 1565 | 5300 |  |  | 5300 | 56.95 | 11 | 93071 | 1585 |  | Y | 35 | 30 | [7 empty] | 최남길 | 2 | [6 empty] | 99.45 | 12-8 | 27 | 93.56 | A |  | 1603 | 3 | 0.24 | 1566 | 0.88 | 80 | 48 | 300 | 5:00 | 20 | 20 | 37 | 0 |  | 0 |  |  | N2 | 2019-12-03 18:21 | 2019-12-03 18:31 | 10 | 2019-12-03 18:20 | 11 | [14 empty] | 0 | 254.24 | [23 empty] | 74.56 | 0 | A | [9 empty] | 0 | 0 | 511 | 43 | 0 | 87 | 0 | 1648 | 0 | 0 | 0 | 0 | 0 | 31
2019-12-03 | A55859 | 1 | 고탄소 | AE1055M1 |  | Al 탈산 | B | 1 | 33 | 52100 | 100.02 | B | B | B |  | 1 | 1 |  | 1520 | 1543 | 5500 |  |  | 5500 | 59.09 | 11 | 93071 | 1588 |  | Y | 62 | 35 | [7 empty] | 이호남 | 2 |  |  | Y |  |  |  | 97.75 | 12-5 | 0 | 244.89 | A |  | 1595 | 3 | 0.23 | 1553 | 1.14 | 67 | 35 | 296 | 4:56 | 20 | 20 | 38 | 0 |  | 0 |  |  | N2 | 2019-12-03 19:16 | 2019-12-03 19:44 | 28 | 2019-12-03 19:15 | 29 |  |  |  |  | Y |  |  |  | Y | [5 empty] | 0 | 216.62 | [23 empty] | 85.35 | 0 | A | [9 empty] | 0 | 0 | 649 | 54 | 0 | 0 | 0 | 1037 | 0 | 1092 | 0 | 0 | 0 | 74
2019-12-03 | B55832 | 2 | 고탄소 | SM50CM | 연주종료 | Si 탈산 | T | 33 | 80 | 50300 | 142.12 | B | B |  | B | 1 |  | 2 | 1530 | 1566 | 8800 |  |  | 8800 | 96.62 | 33 | 91080 | 1627 |  | Y | 63 | 46 |  |  | B55829 | 03 |  |  |  | 최남길 | 2 |  |  |  |  | Y |  | 101.4 | 11-10 | 283.67 | 0 | A |  | 1619 | 1 | 1000 | 1565 | 0.79 | 79 | 44 | 212 | 3:32 | 13 | 21 | 0 | 0 |  | 0 | 0 |  | AR | 2019-12-03 20:59 |  | 24 | 2019-12-03 20:42 | 42 |  |  |  |  | Y | [8 empty] | 5 | 15.51 | 1.72 | [23 empty] | 0.07 | 0.07 | A | [9 empty] | 20 | 0 | 30 | 0 | 0 | 0 | 0 | 1485 | 0 | 339 | 0 | 0 | 0 | 30 |  |  | 5 | 0.1977
2019-12-03 | A55860 | 1 | 고탄소 | AE1055M1 |  | Al 탈산 | B | 16 | 12 | 54100 | 80.33 | B | B | B |  | 1 | 1 |  | 1520 | 1574 | 3700 |  |  | 3700 | 43.73 | 10 | 84610 | 1586 |  | Y | 42 | 28 | [15 empty] | 99.4 | 13-2 | 0.51 | 203.52 | A |  | 1586 | 3 | 0.22 | 1543 | 1.16 | 57 | 28 | 253 | 4:13 | 20 | 20 | 40 | 0 |  | 0 |  |  | N2 | 2019-12-03 20:40 | 2019-12-03 20:51 | 12 | 2019-12-03 20:38 | 13 |  |  |  |  | Y |  |  |  | Y | [5 empty] | 0 | 221.9 | [23 empty] | 0.87 | 0 | A | [9 empty] | 22 | 0 | 725 | 21 | 0 | 0 | 0 | 0 | 0 | 0 | 0 | 0 | 0 | 68
2019-12-03 | B55833 | 2 | 고탄소 | SM50CM | 연주종료 | Si 탈산 | T | 35 | 68 | 52750 | 108.37 | B | B |  | B | 1 |  | 1 | 1530 | 1534 | 7600 |  |  | 7600 | 83.44 | 33 | 91080 | 1614 |  | Y | 55 | 39 | [7 empty] | 최남길 | 2 |  |  |  |  | Y |  | 103.65 | 12-4 | 282.33 | 0 | A |  | 1599 | 1 | 0.06 | 1550 | 1.05 | 64 | 26 | 194 | 3:14 | 13 | 14 | 0 | 0 |  | 0 | 0 |  | AR | 2019-12-03 21:52 |  | 40 | 2019-12-03 21:36 | 55 |  |  |  |  | Y | [8 empty] | 4.4 | 9.92 | 0 | [23 empty] | 0.12 | 0.12 | A | [9 empty] | 90 | 0 | 21 | 0 | 0 | 0 | 0 | 906 | 0 | 0 | 0 | 0 | 0 | 31 |  |  | 5
2019-12-03 | A55861 | 1 | 고탄소 | AE1055M1 |  | Al 탈산 | B | 22 | 18 | 52100 | 68.02 | B | B | B |  | 1 | 1 |  | 1520 | 1562 | 3700 |  |  | 3700 | 43.73 | 10 | 84610 | 1593 |  | Y | 42 | 24 | [17 empty] | 0 | 159.29 | A |  | 1593 | 3 | 0.22 | 1548 | 1.8 | 62 | 23 | 249 | 4:09 | 20 | 20 | 41 | 0 |  | 0 |  |  | N2 | 2019-12-03 21:32 | 2019-12-03 21:59 | 27 | 2019-12-03 21:31 | 28 | [14 empty] | 0 | 140.98 | [23 empty] | 8.24 | 0 | A | [9 empty] | 0 | 0 | 740 | 23 | 0 | 0 | 0 | 297 | 0 | 299 | 0 | 0 | 0 | 7
2019-12-03 | B55834 | 2 | 고탄소 | AE1055M1 |  | Al 탈산 | B | 6 | 77 | 47350 | 82.48 | B | C | C |  | 1 | 1 |  | 1530 | 1525 | 5500 |  |  | 5500 | 58.17 | 17 | 94554 | 1606 |  | Y | 49 | 30 |  |  | A55858 | 01 |  |  |  | 최남길 | 2 |  |  |  |  | Y |  | 96.6 | 11-6 | 176.55 | 65.9 | A |  | 1606 | 3 | 0.22 | 1559 | 1.42 | 73 | 36 | 239 | 3:59 | 20 | 20 | 42 | 0 |  | 0 |  |  | N2 | 2019-12-03 22:39 | 2019-12-03 23:08 | 29 | 2019-12-03 22:38 | 30 |  |  |  |  | Y |  |  |  | Y | [5 empty] | 0 | 187.39 | [23 empty] | 12.6 | 0 | B | [9 empty] | 122 | 0 | 94 | 57 | 0 | 0 | 0 | 593 | 0 | 0 | 0 | 0 | 0 | 81
2019-12-03 | A55862 | 1 | 고탄소 | SM50CM | 연주종료 | Si 탈산 | T | 32 | 30 | 53700 | 89.85 | B | C |  | C | 1 |  | 1 | 1520 | 1579 | 4800 |  |  | 4800 | 52.7 | 33 | 91080 | 1608 |  | Y | 44 | 36 | [15 empty] | 98.5 | 12-7 | 189.24 | 26.91 | A |  | 1610 | 1 | 0.09 | 1556 | 1.45 | 70 | 28 | 195 | 3:15 | 13 | 14 | 0 | 0 |  | 0 | 0 |  | AR | 2019-12-03 22:58 |  | 42 | 2019-12-03 22:43 | 57 |  |  |  |  | Y | [9 empty] | 8.73 | 0 | [23 empty] | 0.16 | 0.16 | A | [9 empty] | 0 | 0 | 710 | 0 | 0 | 0 | 0 | 298 | 0 | 301 | 0 | 0 | 0 | 0 |  |  | 5 | 0.0882
2019-12-03 | B55835 | 2 | 고탄소 | AE1055M1 |  | Al 탈산 | B | 11 | 52 | 49500 | 93.65 | C | C | C |  | 1 | 1 |  | 1530 | 1567 | 5200 |  |  | 5200 | 51.94 | 18 | 100116 | 1604 |  | Y | 54 | 31 |  |  | B55832 | 05 |  |  |  | 고승만 | 2 |  |  | Y |  | Y |  | 102.55 | 12-6 | 39.79 | 74.95 | A |  | 1604 | 3 | 0.22 | 1546 | 1.49 | 60 | 30 | 324 | 5:24 | 20 | 20 | 43 | 0 |  | 0 |  |  | N2 | 2019-12-03 23:48 | 2019-12-04 00:20 | 32 | 2019-12-03 23:47 | 33 |  |  |  |  | Y |  |  |  | Y | [5 empty] | 0 | 228.04 | [23 empty] | 16.35 | 0 | A | [9 empty] | 0 | 0 | 302 | 23 | 0 | 149 | 0 | 1442 | 0 | 0 | 0 | 0 | 0 | 57
2019-12-03 | A55863 | 1 | 고탄소 | SM50CM | 연주종료 | Si 탈산 | T | 1 | 34 | 51900 | 90.72 | C | C |  | C | 1 |  | 1 | 1520 | 1561 | 5200 |  |  | 5200 | 57.09 | 33 | 91080 | 1617 |  | Y | 42 | 33 | [7 empty] | 박안희 | 2 |  | Y |  |  |  |  | 99.6 | 12-7 | 278.7 | 0 | A |  | 1608 | 1 | 0.09 | 1555 | 1.3 | 69 | 31 | 191 | 3:11 | 13 | 14 | 0 | 0 |  | 0 | 0 |  | AR | 2019-12-04 00:16 |  | 23 | 2019-12-04 | 39 |  |  |  |  | Y | [9 empty] | 7.02 | 0 | [23 empty] | 0.21 | 0.21 | B | [9 empty] | 0 | 0 | 544 | 0 | 0 | 0 | 0 | 298 | 0 | 296 | 0 | 0 | 0 | 30 |  |  | 5
2019-12-03 | B55836 | 2 | 고탄소 | SM50CM | 연주종료 | Si 탈산 | T | 33 | 81 | 49800 | 103.85 | C | C |  | C | 1 |  | 1 | 1530 | 1587 | 5900 |  |  | 5900 | 60.21 | 36 | 97992 | 1625 |  | Y | 46 | 33 |  |  | B55833 | 05 |  |  |  | 고승만 | 2 |  |  | Y |  | N |  | 106.4 | 12-4 | 221.32 | 0 | A |  | 1608 | 1 | 0.11 | 1563 | 0.84 | 77 | 35 | 214 | 3:34 | 13 | 14 | 0 | 0 |  | 0 | 0 |  | AR | 2019-12-04 01:13 |  | 31 | 2019-12-04 01:00 | 44 |  |  |  |  | Y | [8 empty] | 4.3 | 9.01 | 0 | [23 empty] | 0.12 | 0.12 | A | [9 empty] | 151 | 0 | 440 | 0 | 0 | 0 | 0 | 952 | 0 | 0 | 0 | 0 | 0 | 10 |  |  | 5 | 0.3027
2019-12-03 | A55864 | 1 | 고탄소 | AE1055M1 |  | Al 탈산 | B | 16 | 13 | 53100 | 71.38 | C | C | C |  | 1 | 1 |  | 1520 | 1550 | 4300 |  |  | 4300 | 42.95 | 18 | 100116 | 1601 |  | Y | 42 | 27 | [7 empty] | 박안희 | 2 |  | Y |  |  |  |  | 102.75 | 13-5 | 0 | 149.52 | A |  | 1601 | 3 | 0.23 | 1549 | 1.79 | 63 | 28 | 292 | 4:52 | 20 | 20 | 44 | 0 |  | 0 |  |  | N2 | 2019-12-04 01:14 | 2019-12-04 01:36 | 22 | 2019-12-04 01:13 | 23 | [8 empty] | Y | [5 empty] | 0 | 129.71 | [23 empty] | 18.24 | 0 | A | [9 empty] | 0 | 0 | 772 | 0 | 0 | 0 | 0 | 296 | 0 | 297 | 0 | 0 | 0 | 34
2019-12-03 | B55837 | 2 | 고탄소 | SM50CM | 연주종료 | Si 탈산 | T | 35 | 69 | 0 | 90.3 | C | C |  | C | 1 |  | 1 | 1530 | 1555 | 5900 |  |  | 5900 | 65.68 | 33 | 89826 | 1636 |  | Y | 46 | 40 |  |  | A55862 | 04 |  |  |  | 고승만 | 2 |  |  | Y |  | Y |  | 146.9 |  | 211.51 | 0 | A |  | 1610 | 1 | 0.11 | 1563 | 1.18 | 77 | 37 | 229 | 3:49 | 13 | 14 | 0 | 0 | 30 | 0 | 0 |  | AR | 2019-12-04 02:12 |  | 41 | 2019-12-04 02:00 | 53 |  |  |  |  | Y | [8 empty] | 5 | 7.77 | 0 | [23 empty] | 0.1 | 0.1 | A | [9 empty] | 20 | 0 | 36 | 0 | 0 | 0 | 0 | 1247 | 0 | 0 | 0 | 0 | 0 | 30 |  |  | 5
2019-12-03 | A55865 | 1 | 고탄소 | AE1055M1 | TUNDISH교체전 | Al 탈산 | B | 22 | 19 | 52800 | 66.08 | C | C | C |  | 1 | 1 |  | 1520 | 1580 | 3600 |  |  | 3600 | 43.36 | 11 | 83023 | 1595 |  | Y | 39 | 27 | [7 empty] | 박안희 | 2 |  | Y | [6 empty] | 0 | 133.47 | A |  | 1595 | 3 | 0.22 | 1555 | 1.48 | 69 | 31 | 323 | 5:23 | 20 | 20 | 45 | 0 |  | 0 |  |  | N2 | 2019-12-04 02:20 | 2019-12-04 02:47 | 26 | 2019-12-04 02:20 | 27 |  |  |  |  | Y |  |  |  | Y | [5 empty] | 0 | 140.12 | [23 empty] | 20.38 | 0 | A | [9 empty] | 0 | 0 | 770 | 27 | 0 | 0 | 0 | 298 | 0 | 295 | 0 | 0 | 0 | 30
2019-12-03 | B55838 | 2 | 고탄소 | SM50CM | TUNDISH교체전 | Si 탈산 | T | 6 | 78 | 47300 | 90.73 | C | C |  | C | 1 |  | 1 | 1530 | 1557 | 5800 |  |  | 5800 | 64.57 | 33 | 89826 | 1624 |  | Y | 45 | 30 |  |  | A55863 | 05 |  |  |  | 고승만 | 2 |  |  | Y |  | Y |  | 93.6 | 11-3 | 234.78 | 0 | A |  | 1608 | 1 | 0.12 | 1556 | 1.38 | 70 | 33 | 222 | 3:42 | 13 | 14 | 0 | 0 |  | 0 | 0 |  | AR | 2019-12-04 03:13 |  | 43 | 2019-12-04 02:59 | 57 |  |  |  |  | Y | [9 empty] | 7.79 | 0 | [23 empty] | 0.19 | 0.19 | A | [9 empty] | 137 | 0 | 365 | 0 | 0 | 0 | 0 | 856 | 0 | 0 | 0 | 0 | 0 | 0 |  |  | 5 | 0.1922
2019-12-03 | A55866 | 1 | 고탄소 | AE1055LS | TUNDISH교체 | Al 탈산 | B | 32 | 31 | 52600 | 86.72 | C | C | C |  | 1 | 1 |  | 1520 | 1546 | 6800 |  |  | 6800 | 80.37 | 10 | 84610 | 1606 |  | Y | 47 | 42 | [7 empty] | 박안희 | 2 |  | Y |  |  |  |  | 106.5 | 13-5 | 0 | 356 | A |  | 1606 | 3 | 0.21 | 1565 | 1.05 | 81 | 31 | 381 | 6:21 | 25 | 25 | 46 | 0 |  | 0 |  |  | N2 | 2019-12-04 03:47 | 2019-12-04 04:17 | 32 | 2019-12-04 03:46 | 33 |  |  |  |  | Y |  |  |  | Y | [5 empty] | 0 | 202.41 | [19 empty] | 2.16 |  |  |  | 22.47 | 0 | B | [9 empty] | 49 | 0 | 932 | 33 | 0 | 0 | 0 | 520 | 0 | 453 | 0 | 0 | 0 | 35 |  |  |  |  | 1
2019-12-03 | B55839 | 2 | 저탄소 | SCM420HI |  | Al 탈산 | I | 1 | 35 | 49950 | 154.55 | C | C |  | C | 1 |  | 1 | 1560 | 1576 | 12400 |  |  | 12400 | 135.96 | 19 | 91200 | 1664 |  | INGOT | 95 | 81 | CR 231 분석치 0.609 성분 오버로 강종변경 래들 1번으로 교체 후 작업 |  | B55836 | 05 |  |  |  | 고승만 | 0 |  |  | Y |  | Y |  |  |  | 459.26 | 0 | A |  | 1649 | 1 | 0.09 | 1590 | 1.4 | 80 |  | 223 | 3:43 | 20 | 22 | 0 | 0 |  | 0 | 0 |  | AR | 2019-12-04 05:17 |  | 18 | 2019-12-04 04:59 | [5 empty] | Y | [8 empty] | 4.2 | 10.53 | 0 | [18 empty] | 1.4 |  |  |  |  | 0.07 | 0.07 | A | [9 empty] | 0 | 886 | 0 | 0 | 0 | 111 | 0 | 852 | 0 | 0 | 0 | 0 | 0 | 0
2019-12-03 | A55867 | 1 | 고탄소 | AE1055LS |  | Al 탈산 | B | 19 | 1 | 54000 | 77.47 | C | C | C |  | 1 | 1 |  | 1520 | 1588 | 4200 |  |  | 4200 | 49.64 | 10 | 84610 | 1612 |  | Y | 42 | 26 | [7 empty] | 박안희 | 2 |  | Y | [6 empty] | 0.4 | 170.12 | A |  | 1612 | 3 | 0.19 | 1565 | 1.38 | 81 | 35 | 274 | 4:34 | 25 | 26 | 47 | 0 |  | 0 |  |  | N2 | 2019-12-04 04:42 | 2019-12-04 05:24 | 43 | 2019-12-04 04:40 | 44 |  |  |  |  | Y |  |  |  | Y | [5 empty] | 0 | 226.89 | [23 empty] | 33.39 | 0 | A | [9 empty] | 0 | 0 | 833 | 22 | 0 | 0 | 0 | 648 | 0 | 600 | 0 | 0 | 0 | 59
2019-12-03 | A55868 | 1 | 고탄소 | AE1055LS |  | Al 탈산 | B | 16 | 14 | 53000 | 85.82 | C | C | C |  | 1 | 1 |  | 1520 | 1543 | 5800 |  |  | 5800 | 57.12 | 12 | 101532 | 1574 |  | Y | 44 | 36 | [7 empty] | 박안희 | 2 |  | Y |  |  |  |  | 105.25 | 13-8 | 4.31 | 184.76 | A |  | 1574 | 3 | 0.19 | 1547 | 0.68 | 63 | 26 | 298 | 4:58 | 25 | 26 | 48 | 0 |  | 0 |  |  | N2 | 2019-12-04 05:54 | 2019-12-04 06:27 | 33 | 2019-12-04 05:51 | 35 |  |  |  |  | Y |  |  |  | Y | [5 empty] | 0 | 182.5 | [23 empty] | 0.01 | 0 | A | [9 empty] | 34 | 0 | 863 | 16 | 0 | 0 | 0 | 658 | 0 | 672 | 117 | 0 | 0 | 67
2019-12-03 | B55840 | 2 | 중탄소 | SCR435BM | 연주시작 | Al 탈산 | T | 33 | 82 | 49900 | 119.98 | C | C |  | A | 1 |  | 1 | 1540 | 1555 | 9800 |  |  | 9800 | 99.1 | 36 | 98892 | 1666 |  | Y | 61 | 49 |  |  | B55837 | 05 |  |  |  | 고승만 | 2 |  |  | Y |  | Y |  | 101.9 | 11-10 | 290.59 | 0 | A |  | 1658 | 1 | 0.16 | 1594 | 1.3 | 98 | 39 | 459 | 7:39 | 13 | 14 | 0 | 0 |  | 0 | 0 |  | AR | 2019-12-04 06:32 |  | 39 | 2019-12-04 06:10 | 61 |  |  |  |  | Y | [8 empty] | 5 | 12.79 | 0 | [23 empty] | 0.45 | 0.45 | B | [9 empty] | 1370 | 0 | 73 | 0 | 0 | 220 | 0 | 1300 | 0 | 308 | 0 | 0 | 0 | 0 |  |  | 9 |  | 1
2019-12-03 | A55869 | 1 | 고탄소 | AE1055LS |  | Al 탈산 | B | 22 | 20 | 52500 | 98.7 | C | A | A |  | 1 | 1 |  | 1520 | 1552 | 6700 |  |  | 6700 | 65.99 | 12 | 101532 | 1588 |  | Y | 52 | 43 | [7 empty] | 박안희 | 2 |  |  | Y |  |  |  | 107.85 | 13-9 | 0 | 365.69 | A |  | 1588 | 3 | 0.22 | 1545 | 0.96 | 61 | 27 | 301 | 5:01 | 25 | 25 | 49 | 0 |  | 0 |  |  | N2 | 2019-12-04 07:17 | 2019-12-04 07:35 | 18 | 2019-12-04 07:15 | 20 |  |  |  |  | Y |  |  |  | Y | [5 empty] | 0 | 211.31 | [23 empty] | 0 | 0 | A | [9 empty] | 0 | 0 | 793 | 15 | 0 | 0 | 0 | 746 | 0 | 615 | 0 | 0 | 0 | 58
2019-12-03 | B55841 | 2 | 중탄소 | SCR435BM | 연주종료 | Al 탈산 | T | 11 | 54 | 49350 | 107.03 | C | A |  | A | 1 |  | 1 | 1540 | 1607 | 6600 |  |  | 6600 | 66.74 | 36 | 98892 | 1645 |  | Y | 49 | 35 |  |  | B55838 | 05 |  |  |  | 고승만 | 2 |  |  | Y |  | N |  | 106.95 | 12-10 | 268.72 | 0 | A |  | 1622 | 1 | 0.11 | 1567 | 1.02 | 71 | 31 | 313 | 5:13 | 13 | 14 | 0 | 0 |  | 0 | 0 |  | AR | 2019-12-04 07:33 |  | 45 | 2019-12-04 07:17 | 62 |  |  |  |  | Y | [8 empty] | 4.5 | 10.81 | 0 | [23 empty] | 0.22 | 0.22 | A | [9 empty] | 1318 | 201 | 113 | 379 | 0 | 314 | 0 | 603 | 0 | 207 | 0 | 0 | 0 | 15 |  |  | 7
2019-12-04 | A55870 | 1 | 고탄소 | AE1055LS |  | Al 탈산 | B | 32 | 32 | 52700 | 84.5 | A | A | A |  | 1 | 1 |  | 1520 | 1590 | 4600 |  |  | 4600 | 45.31 | 12 | 101532 | 1597 |  | Y | 43 | 31 |  |  | A55867 |  |  |  |  | 정용태 | 3 |  | Y |  |  |  |  | 100.05 | 12-8 | 0 | 293.93 | A |  | 1597 | 3 | 0.22 | 1546 | 1.28 | 62 | 26 | 308 | 5:08 | 25 | 25 | 50 | 0 |  | 0 |  |  | N2 | 2019-12-04 08:19 | 2019-12-04 08:47 | 27 | 2019-12-04 08:18 | 29 |  |  |  |  | Y |  |  |  | Y | [5 empty] | 0 | 161.48 | [23 empty] | 1.13 | 0 | A | [9 empty] | 57 | 0 | 855 | 0 | 0 | 0 | 0 | 840 | 0 | 690 | 0 | 0 | 0 | 29
2019-12-04 | B55842 | 2 | 중탄소 | SCR435BM | 연주종료 | Al 탈산 | T | 6 | 79 | 48650 | 105.45 | A | A |  | A | 1 |  | 1 | 1540 | 1584 | 7300 |  |  | 7300 | 67.26 | 45 | 108540 | 1645 |  | Y | 46 | 39 |  |  | B55839 | 2 |  |  |  | 박용우 | 2 |  |  |  |  | Y |  | 101.75 | 11-10 | 275.78 | 0 | A |  | 1629 | 1 | 0.13 | 1564 | 1.28 | 68 | 29 | 363 | 6:03 | 13 | 14 | 0 | 0 |  | 0 | 0 |  | AR | 2019-12-04 08:45 |  | 44 | 2019-12-04 08:26 | 63 | [14 empty] | 14.95 | 0 | [23 empty] | 0.42 | 0.42 | A | [9 empty] | 1520 | 0 | 432 | 0 | 0 | 199 | 0 | 1100 | 0 | 414 | 0 | 0 | 0 | 0 |  |  | 7
2019-12-04 | A55871 | 1 | 고탄소 | AE1055LS |  | Al 탈산 | B | 19 | 2 | 53600 | 79.92 | A | A | A |  | 1 | 1 |  | 1520 | 1544 | 5000 |  |  | 5000 | 49.25 | 12 | 101532 | 1606 |  | Y | 42 | 32 |  |  | A55868 |  |  |  |  | 정용태 | 2 |  | Y |  |  |  |  | 91.5 | 12-5 | 0 | 240.7 | A |  | 1606 | 3 | 0.23 | 1558 | 1.3 | 74 | 29 | 277 | 4:37 | 25 | 25 | 51 | 0 |  | 0 |  |  | N2 | 2019-12-04 09:14 | 2019-12-04 09:58 | 44 | 2019-12-04 09:13 | 45 |  |  |  |  | Y |  |  |  | Y | [5 empty] | 0 | 154.92 | [23 empty] | 2.09 | 0 | A | [9 empty] | 39 | 0 | 769 | 21 | 0 | 0 | 0 | 589 | 0 | 594 | 0 | 0 | 0 | 45
2019-12-04 | B55843 | 2 | 중탄소 | SCR435BM | 연주종료 | Al 탈산 | T | 1 | 36 | 53550 | 103.6 | A | A | A |  | 1 |  | 1 | 1540 | 1564 | 8100 |  |  | 8100 | 79.96 | 42 | 101304 | 1645 |  | Y | 47 | 43 | [7 empty] | 임현진 | 2 |  |  |  |  | Y |  |  |  | 263.2 | 0 | A |  | 1634 | 2 | 0.46 | 1568 | 1.94 | 72 | 28 | 476 | 7:56 | 13 | 14 | 0 | 0 |  | 0 | 20 |  | AR | 2019-12-04 09:53 |  | 46 | 2019-12-04 09:33 | 65 |  |  |  |  | Y | [5 empty] | N |  |  | 5 | 5.23 | 0 | [23 empty] | 0 | 0 | B | [9 empty] | 1588 | 0 | 382 | 0 | 0 | 275 | 0 | 859 | 0 | 206 | 0 | 0 | 0 | 24 |  |  | 5
2019-12-04 | A55872 | 1 | 고탄소 | AE1055LS |  | Al 탈산 | B | 16 | 15 | 53100 | 91.67 | A | A | A |  | 1 | 1 |  | 1520 | 1535 | 7200 |  |  | 7200 | 70.91 | 12 | 101532 | 1595 |  | Y | 52 | 44 | [7 empty] | 정용태 | 3 |  |  | Y |  |  |  | 107.6 | 13-10 | 0 | 323.01 | A |  | 1595 | 3 | 0.23 | 1562 | 0.85 | 78 | 43 | 288 | 4:48 | 25 | 25 | 52 | 0 |  | 0 |  |  | N2 | 2019-12-04 10:27 | 2019-12-04 10:54 | 27 | 2019-12-04 10:26 | 28 |  |  |  |  | Y |  |  |  | Y | [5 empty] | 0 | 194 | [23 empty] | 3.4 | 0.18 | A | [9 empty] | 0 | 0 | 827 | 39 | 0 | 0 | 0 | 1037 | 0 | 597 | 0 | 0 | 0 | 44
2019-12-04 | B55844 | 2 | 중탄소 | SCR435BM | 연주종료 | Al 탈산 | T | 33 | 83 | 49350 | 106.47 | A | A | A |  | 1 |  | 1 | 1540 | 1565 | 7400 |  |  | 7400 | 73.05 | 42 | 101304 | 1647 |  | Y | 42 | 38 | [7 empty] | 임현진 | 2 |  |  |  |  | Y |  | 98.75 | 11-7 | 200.6 | 0 | A |  | 1639 | 2 | 0.49 | 1571 | 1.58 | 75 | 35 | 762 | 12:42 | 13 | 14 | 0 | 0 |  | 0 |  |  | AR | 2019-12-04 11:02 |  | 42 | 2019-12-04 10:40 | 64 |  |  |  |  | Y | [5 empty] | N |  |  | 5 | 4.16 | 0 | [23 empty] | 0.24 | 0 | B | [9 empty] | 1594 | 0 | 366 | 0 | 0 | 273 | 0 | 609 | 0 | 207 | 0 | 0 | 0 | 17 |  |  | 5
2019-12-04 | B55845 | 2 | 중탄소 | SCR435BM | TUNDISH교체전 | Al 탈산 | T | 11 | 55 | 49550 | 105.98 | A | A | A |  | 1 |  | 1 | 1540 | 1565 | 7300 |  |  | 7300 | 77.6 | 39 | 94068 | 1664 |  | Y | 46 | 37 | [7 empty] | 임현진 | 2 |  |  |  |  | Y |  | 97.65 | 12-1 | 204.28 | 0 | A |  | 1647 | 2 | 0.48 | 1571 | 1.85 | 75 | 37 | 455 | 7:35 | 13 | 18 | 0 | 0 |  | 0 |  |  | AR | 2019-12-04 12:05 |  | 46 | 2019-12-04 11:45 | 66 |  |  |  |  | Y | [5 empty] | N |  |  | 5 | 5.16 | 0.03 | [23 empty] | 0 | 0 | A | [9 empty] | 1443 | 66 | 339 | 61 | 0 | 199 | 0 | 806 | 0 | 315 | 0 | 0 | 0 | 0 |  |  | 5
2019-12-04 | A55873 | 1 | 고탄소 | AE1055LS |  | Al 탈산 | B | 22 | 21 | 52300 | 78.58 | A | A | A |  | 1 | 1 |  | 1520 | 1531 | 5700 |  |  | 5700 | 67.37 | 10 | 84610 | 1579 |  | Y | 42 | 36 |  |  | A55870 |  |  |  |  | 정용태 | 3 |  | Y | [6 empty] | 0 | 226.1 | A |  | 1579 | 3 | 0.22 | 1541 | 1.09 | 57 | 37 | 262 | 4:22 | 25 | 25 | 53 | 0 |  | 0 |  |  | N2 | 2019-12-04 11:51 | 2019-12-04 11:59 | 8 | 2019-12-04 11:49 | 10 |  |  |  |  | Y |  |  |  | Y | [5 empty] | 0 | 168.51 | [23 empty] | 0 | 0.09 | A | [9 empty] | 67 | 0 | 850 | 43 | 0 | 0 | 0 | 989 | 0 | 687 | 0 | 0 | 0 | 27
2019-12-04 | B55846 | 2 | 고탄소 | AE1055LS |  | Al 탈산 | B | 6 | 80 | 47300 | 84.07 | A | A | A |  | 1 | 1 |  | 1530 | 1534 | 5300 |  |  | 5300 | 52.95 | 12 | 100086 | 1596 | 743 | Y | 43 | 32 | [7 empty] | 임현진 | 2 |  |  |  |  | Y |  | 103.1 | 12-1 | 0.96 | 271.79 | A |  | 1596 | 3 | 0.23 | 1555 | 1.03 | 71 | 41 | 261 | 4:21 | 25 | 25 | 54 | 0 |  | 0 |  |  | N2 | 2019-12-04 12:47 | 2019-12-04 12:59 | 12 | 2019-12-04 12:46 | 14 |  |  |  |  | Y |  |  |  | Y | [5 empty] | 0 | 200.38 | [23 empty] | 0 | 1.31 | A | [9 empty] | 0 | 0 | 759 | 0 | 0 | 172 | 0 | 1382 | 0 | 205 | 0 | 0 | 0 | 65
2019-12-04 | A55874 | 1 | 고탄소 | AE1055LS |  | Al 탈산 | B | 32 | 33 | 52600 | 114.5 | A | A | A |  | 1 | 1 |  | 1520 | 1559 | 6700 |  |  | 6700 | 79.19 | 10 | 84610 | 1615 |  | Y | 67 | 43 | [7 empty] | 정용태 | 3 | [6 empty] | 99.45 | 12-7 | 0 | 280.54 | A |  | 1615 | 3 | 0.22 | 1559 | 1.24 | 75 | 42 | 274 | 4:34 | 25 | 25 | 55 | 0 |  | 0 |  |  | N2 | 2019-12-04 13:35 | 2019-12-04 14:00 | 26 | 2019-12-04 13:32 | 28 |  |  |  |  | Y |  |  |  | Y | [5 empty] | 0 | 227.27 | [23 empty] | 0 | 0.01 | A | [9 empty] | 65 | 0 | 854 | 20 | 0 | 0 | 0 | 993 | 0 | 693 | 0 | 0 | 0 | 29
2019-12-04 | B55847 | 2 | 저탄소 | SM10CB | 연주시작 | Al 탈산 | T | 1 | 37 | 51900 | 136.72 | A | A | B |  | 1 |  | 1 | 1555 | 1534 | 9600 |  |  | 9600 | 116.49 | 30 | 82410 | 1715 |  | Y | 66 | 59 | [7 empty] | 임현진 | 2 |  |  |  |  | Y |  | 90.2 | 11-6 | 143.52 | 0 | A |  | 1728 | 2 | 0.48 | 1613 | 3.83 | 91 | 45 | 421 | 7:01 | 10 | 11 | 0 | 0 |  | 0 | 15 |  | N2 | 2019-12-04 14:40 |  | 19 | 2019-12-04 13:59 | 61 |  |  |  |  | Y | [5 empty] | Y |  |  |  | 3.06 | 0 | [23 empty] | 2.27 | 0 | A | [9 empty] | 0 | 0 | 59 | 0 | 0 | 131 | 0 | 1100 | 0 | 413 | 0 | 0 | 0 | 0 |  |  |  |  | 1
2019-12-04 | A55875 | 1 | 고탄소 | AE1055LS |  | Al 탈산 | B | 19 | 3 | 53700 | 104.13 | A | A | B |  | 1 | 1 |  | 1520 | 1574 | 3000 |  |  | 3000 | 29.55 | 12 | 101532 | 1594 | 685 | Y | 45 | 33 |  |  | A55873 |  |  |  |  | 정용태 | 2 |  |  | Y |  |  |  | 99.9 | 13-5 | 0 | 204.6 | A |  | 1595 | 3 | 0.19 | 1543 | 0.9 | 59 | 29 | 286 | 4:46 | 25 | 25 | 56 | 0 |  | 0 |  |  | N2 | 2019-12-04 14:38 | 2019-12-04 15:00 | 22 | 2019-12-04 14:36 | 24 |  |  |  |  | Y |  |  |  | Y | [5 empty] | 0 | 339.83 | [23 empty] | 0 | 1.11 | A | [9 empty] | 27 | 0 | 847 | 0 | 0 | 0 | 0 | 446 | 0 | 396 | 0 | 0 | 0 | 58
2019-12-04 | B55848 | 2 | 저탄소 | SM10C | 연주종료 | Al 탈산 | T | 35 | 70 | 50500 | 99.05 | A | B | B |  | 1 |  | 1 | 1555 | 1565 | 7300 |  |  | 7300 | 88.58 | 30 | 82410 | 1655 |  | Y | 54 | 51 | [7 empty] | 임현진 | 2 |  |  |  |  | Y |  | 87.1 | 10-7 | 0 | 210.19 | A |  | 1652 | 2 | 0.47 | 1590 | 1.72 | 68 | 28 | 390 | 6:30 | 13 | 13 | 0 | 0 |  | 0 | 10 |  | N2 | 2019-12-04 15:31 |  | 31 | 2019-12-04 15:22 | 40 |  |  |  |  | Y | [5 empty] | N |  |  |  | 3.87 | 0 | [23 empty] | 2.27 | 0 | A | [9 empty] | 0 | 0 | 17 | 0 | 0 | 187 | 0 | 828 | 0 | 207 | 0 | 0 | 0 | 0 |  |  | 5
2019-12-04 | A55876 | 1 | 고탄소 | AE1055LS |  | Al 탈산 | B | 22 | 22 | 51900 | 82.27 | B | B | B |  | 1 | 1 |  | 1520 | 1561 | 5100 |  |  | 5100 | 50.96 | 12 | 100086 | 1585 |  | Y | 42 | 32 | [7 empty] | 이호남 | 2 |  | N | Y | [5 empty] | 0 | 301.29 | A |  | 1585 | 3 | 0.19 | 1545 | 1 | 61 | 27 | 268 | 4:28 | 25 | 25 | 57 | 0 |  | 0 |  |  | N2 | 2019-12-04 15:36 | 2019-12-04 15:57 | 21 | 2019-12-04 15:34 | 22 |  |  |  |  | Y |  |  |  | Y | [5 empty] | 0 | 223.67 | [23 empty] | 0 | 2.15 | A | [9 empty] | 74 | 0 | 893 | 18 | 0 | 0 | 0 | 706 | 0 | 601 | 0 | 0 | 0 | 60
2019-12-04 | B55849 | 2 | 저탄소 | SM10C | 연주종료 | Al 탈산 | T | 11 | 56 | 49550 | 96.6 | B | B |  | B | 1 |  | 1 | 1555 | 1575 | 5900 |  |  | 5900 | 65.08 | 33 | 90651 | 1654 |  | Y | 45 | 29 | [7 empty] | 최남길 | 2 |  |  |  |  | Y |  | 94.85 | 11-8 | 0 | 198.87 | A |  | 1652 | 1 | 0.13 | 1594 | 1.42 | 72 | 35 | 239 | 3:59 | 13 | 14 | 0 | 0 |  | 0 | 0 |  | N2 | 2019-12-04 16:39 |  | 20 | 2019-12-04 16:18 | 41 |  |  |  |  | Y | [8 empty] | 5.5 | 0 | 11.26 | [23 empty] | 0.11 | 0.11 | A | [9 empty] | 0 | 0 | 0 | 0 | 0 | 229 | 0 | 783 | 0 | 106 | 0 | 0 | 0 | 30 |  |  | 5
2019-12-04 | A55877 | 1 | 고탄소 | AE1055LS |  | Al 탈산 | B | 16 | 16 | 53000 | 93.13 | B | B | B |  | 1 | 1 |  | 1520 | 1534 | 6300 |  |  | 6300 | 41.37 | 18 | 152298 | 1580 |  | Y | 54 | 40 | 교반가스 잘 안나와서 작업지연 | [6 empty] | 이호남 | 2 |  | N | Y |  |  |  | 107.65 | 13-10 | 0.3 | 28.72 | A |  | 1580 | 3 | 0.19 | 1550 | 0.81 | 66 | 30 | 259 | 4:19 | 25 | 25 | 58 | 0 |  | 0 |  |  | N2 | 2019-12-04 16:47 | 2019-12-04 17:00 | 13 | 2019-12-04 16:45 | 15 |  |  |  |  | Y |  |  |  | Y | [5 empty] | 0 | 223.98 | [23 empty] | 0 | 0 | A | [9 empty] | 19 | 0 | 818 | 0 | 0 | 0 | 0 | 1151 | 0 | 718 | 0 | 0 | 0 | 70
2019-12-04 | B55850 | 2 | 저탄소 | SM10C | 연주종료 | Al 탈산 | T | 6 | 81 | 47300 | 88.75 | B | B |  | B | 1 |  | 1 | 1555 | 1554 | 6800 |  |  | 6800 | 75.01 | 33 | 90651 | 1656 |  | Y | 49 | 34 |  |  | B55847 | 04 |  |  |  | 최남길 | 2 |  |  |  |  | Y |  | 98.2 | 11-7 | 0 | 147.01 | A |  | 1642 | 1 | 0.13 | 1594 | 1.39 | 72 | 36 | 208 | 3:28 | 13 | 14 | 0 | 0 | 100 | 0 | 0 |  | N2 | 2019-12-04 17:29 |  | 38 | 2019-12-04 17:20 | 47 |  |  |  |  | Y | [8 empty] | 5.2 | 0 | 18.82 | [23 empty] | 0.07 | 0.07 | A | [9 empty] | 0 | 0 | 25 | 0 | 0 | 203 | 0 | 800 | 0 | 102 | 0 | 0 | 0 | 0 |  |  | 5
2019-12-04 | A55878 | 1 | 고탄소 | P-AE1055LSM | 유사강종연연주 | Al 탈산 | B | 32 | 34 | 0 | 93.8 | B | B | B |  | 1 | 1 |  | 1520 | 1571 | 4600 |  |  | 4600 | 135.92 | 4 | 33844 | 1599 |  | Y | 42 | 30 | [7 empty] | 이호남 | 2 |  |  | Y |  |  |  | 148.75 |  | 0 | 155.86 | A |  | 1594 | 3 | 0.19 | 1548 | 0.92 | 64 | 36 | 273 | 4:33 | 25 | 30 | 59 | 0 |  | 0 |  |  | N2 | 2019-12-04 17:55 | 2019-12-04 18:04 | 9 | 2019-12-04 17:53 | 11 | [8 empty] | Y | [5 empty] | 0 | 303.9 | [23 empty] | 0 | 1.23 | A |  |  | 6.599 | 26.545 | 56.439 | 0.207 | 8.552 | 2.126 | 1875.75 | 59 | 0 | 785 | 10 | 0 | 0 | 0 | 495 | 0 | 391 | 0 | 0 | 0 | 19
2019-12-04 | B55851 | 2 | 저탄소 | SM10C | 연주종료 | Al 탈산 | T | 1 | 38 | 51350 | 79.67 | B | B |  | B | 1 |  | 1 | 1555 | 1596 | 4700 |  |  | 4700 | 51.85 | 33 | 90651 | 1656 |  | Y | 42 | 27 |  |  | B55848 | 04 |  |  |  | 최남길 | 2 |  |  |  |  | Y |  | 102.75 | 12-9 | 0 | 144.98 | A |  | 1637 | 1 | 0.1 | 1594 | 1.32 | 72 | 33 | 215 | 3:35 | 13 | 14 | 0 | 0 | 32 | 0 | 0 |  | N2 | 2019-12-04 18:25 |  | 37 | 2019-12-04 18:15 | 47 |  |  |  |  | Y | [8 empty] | 4.5 | 0 | 11.56 | [23 empty] | 0.08 | 0.08 | A | [9 empty] | 0 | 0 | 20 | 0 | 0 | 237 | 0 | 683 | 0 | 103 | 0 | 0 | 0 | 12 |  |  | 4
2019-12-04 | A55879 | 1 | 고탄소 | P-AE1055LSM |  | Al 탈산 | B | 19 | 4 | 53000 | 80.45 | B | B | B |  | 1 | 1 |  | 1520 | 1542 | 4500 |  |  | 4500 | 53.71 | 10 | 83784 | 1598 |  | Y | 41 | 31 | [7 empty] | 이호남 | 2 |  | Y |  |  |  |  | 97.05 | 13-1 | 3 | 94.44 | A |  | 1598 | 3 | 0.19 | 1546 | 1.33 | 62 | 32 | 253 | 4:13 | 25 | 30 | 60 | 0 |  | 0 |  |  | N2 | 2019-12-04 18:47 | 2019-12-04 19:03 | 16 | 2019-12-04 18:46 | 17 |  |  |  |  | Y |  |  |  | Y | [5 empty] | 0 | 225.7 | [23 empty] | 0 | 2.21 | A |  |  | 5.281 | 27.321 | 55.949 | 0.184 | 10.594 | 2.047 | 1888.12 | 71 | 0 | 793 | 37 | 0 | 0 | 0 | 298 | 0 | 298 | 0 | 0 | 0 | 0
2019-12-04 | B55852 | 2 | 저탄소 | SM10C | 연주종료 | Al 탈산 | T | 35 | 71 | 49650 | 90.78 | B | B |  | B | 1 |  | 1 | 1555 | 1534 | 7100 |  |  | 7100 | 78.32 | 33 | 90651 | 1634 | 370 | Y | 50 | 35 |  |  | B55849 | 02 |  |  |  | 최남길 | 2 |  |  |  |  | Y |  | 100.45 | 12-1 | 0 | 27.41 | A |  | 1645 | 1 | 0.09 | 1596 | 1.29 | 74 | 38 | 271 | 4:31 | 13 | 14 | 0 | 0 |  | 0 | 0 |  | N2 | 2019-12-04 19:39 |  | 26 | 2019-12-04 19:28 | 37 |  |  |  |  | Y | [8 empty] | 4 | 0 | 14.98 | [23 empty] | 0.08 | 0.08 | A | [9 empty] | 0 | 0 | 0 | 346 | 0 | 175 | 0 | 771 | 0 | 103 | 0 | 0 | 0 | 0 |  |  | 2
2019-12-04 | A55880 | 1 | 고탄소 | P-AE1055LSM |  | Al 탈산 | B | 22 | 23 | 51900 | 77.97 | B | B | B |  | 1 | 1 |  | 1520 | 1578 | 3100 |  |  | 3100 | 33.31 | 11 | 93071 | 1590 |  | Y | 41 | 27 | [7 empty] | 이호남 | 2 |  | Y | [6 empty] | 0 | 86.31 | A |  | 1590 | 3 | 0.18 | 1547 | 1.19 | 63 | 30 | 267 | 4:27 | 25 | 30 | 61 | 0 |  | 0 |  |  | N2 | 2019-12-04 19:47 | 2019-12-04 20:04 | 17 | 2019-12-04 19:46 | 19 |  |  |  |  | Y |  |  |  | Y | [5 empty] | 0 | 198.87 | [23 empty] | 0 | 3.36 | A |  |  | 5.419 | 27.265 | 56.77 | 0.116 | 10.476 | 2.082 | 1888.12 | 80 | 0 | 809 | 32 | 0 | 0 | 0 | 297 | 0 | 298 | 0 | 0 | 0 | 18
2019-12-04 | B55853 | 2 | 저탄소 | SM10C | 연주종료 | Al 탈산 | T | 11 | 57 | 49300 | 87.87 | B | B |  | B | 1 |  | 1 | 1555 | 1534 | 6700 |  |  | 6700 | 54.2 | 45 | 123615 | 1655 |  | Y | 41 | 31 | A55881 CR% OVER 작업후 4톤 줌 |  | B55850 | 02 |  |  |  | 최남길 | 2 |  |  |  |  | Y |  | 105.8 | 12-8 | 0 | 174.36 | A |  | 1639 | 1 | 0.09 | 1591 | 1.03 | 69 | 39 | 195 | 3:15 | 13 | 15 | 0 | 0 |  | 0 | 0 |  | N2 | 2019-12-04 20:46 |  | 29 | 2019-12-04 20:35 | 40 |  |  |  |  | Y | [8 empty] | 5 | 0 | 12.13 | A55881에 4톤가량 합탕 cr%오버 | [22 empty] | 0.07 | 0.07 | A | [9 empty] | 0 | 11 | 33 | 11 | 0 | 209 | 0 | 816 | 0 | 106 | 0 | 0 | 0 | 0 |  |  | 2
2019-12-04 | A55881 | 1 | 고탄소 | P-AE1055LSM |  | Al 탈산 | B | 16 | 17 | 52900 | 95.22 | B | B | B |  | 1 | 1 |  | 1520 | 1571 | 4000 |  |  | 4000 | 39.4 | 12 | 101532 | 1594 |  | Y | 47 | 25 | 131 분석 CR % OVER 되어 B55853 약 10톤 받음 | [6 empty] | 이호남 | 2 |  | Y |  |  |  |  | 106.4 | 13-8 | 0.02 | 54.14 | A |  | 1594 | 3 | 0.19 | 1544 | 1.06 | 60 | 31 | 293 | 4:53 | 25 | 30 | 62 | 0 |  | 0 |  |  | N2 | 2019-12-04 21:04 | 2019-12-04 21:13 | 10 | 2019-12-04 21:03 | 11 |  |  |  |  | Y |  |  |  | Y | [5 empty] | 0 | 286.89 | [23 empty] | 0 | 4.84 | B |  |  | 5.823 | 28.502 | 54.753 | 0.436 | 9.402 | 1.921 | 1727.4 | 0 | 0 | 827 | 52 | 0 | 0 | 0 | 298 | 0 | 298 | 0 | 0 | 0 | 103
2019-12-04 | B55854 | 2 | 저탄소 | SM10CS | 연주종료 | Al 탈산 | T | 6 | 82 | 46750 | 93.95 | B | B |  | B | 1 |  | 1 | 1555 | 1545 | 6600 |  |  | 6600 | 104.46 | 23 | 63181 | 1635 |  | Y | 49 | 33 |  |  | B55851 | 02 |  |  |  | 최남길 | 2 |  |  |  |  | Y |  | 102.15 | 11-10 | 0 | 194.66 | A |  | 1631 | 1 | 0.1 | 1591 | 1 | 69 | 37 | 249 | 4:09 | 13 | 14 | 0 | 0 |  | 0 | 0 |  | N2 | 2019-12-04 21:54 |  | 25 | 2019-12-04 21:43 | 36 |  |  |  |  | Y | [5 empty] | Y |  |  | 4.2 | 9.44 | 0 | [23 empty] | 0.13 | 0.13 | A | [9 empty] | 0 | 0 | 31 | 0 | 0 | 234 | 0 | 808 | 0 | 107 | 0 | 0 | 0 | 16 |  |  | 5
2019-12-04 | A55882 | 1 | 고탄소 | P-AE1055LSM |  | Al 탈산 | B | 32 | 35 | 52100 | 87.35 | B | B | B |  | 1 | 1 |  | 1520 | 1574 | 3700 |  |  | 3700 | 43.73 | 10 | 84610 | 1587 |  | N | 43 | 25 | [7 empty] | 이호남 | 2 |  | Y |  |  |  |  | 97.15 | 12-4 | 0 | 137.44 | A |  | 1587 | 3 | 0.19 | 1549 | 0.86 | 65 | 32 | 272 | 4:32 | 25 | 30 | 63 | 0 |  | 0 |  |  | N2 | 2019-12-04 21:58 | 2019-12-04 22:21 | 23 | 2019-12-04 21:57 | 24 |  |  |  |  | Y |  |  |  | Y | [5 empty] | 0 | 264.33 | [23 empty] | 0 | 5.88 | A |  |  | 3.889 | 29.424 | 55.286 | 0.128 | 14.215 | 1.878 | 1859.33 | 24 | 0 | 846 | 15 | 0 | 0 | 0 | 298 | 0 | 298 | 0 | 0 | 0 | 25
2019-12-04 | B55855 | 2 | 저탄소 | SM10CS | 연주종료 | Al 탈산 | T | 1 | 39 | 51350 | 86.97 | B | C |  | C | 1 |  | 1 | 1555 | 1576 | 5500 |  |  | 5500 | 55.62 | 36 | 98892 | 1654 |  | Y | 43 | 38 |  |  | B55852 | 02 |  |  |  | 최남길 | [5 empty] | Y |  | 98.15 | 12-4 | 94 | 104.43 | A |  | 1636 | 1 | 0.09 | 1589 | 1.23 | 67 | 31 | 210 | 3:30 | 13 | 14 | 0 | 0 | 20 | 0 | 0 |  | N2 | 2019-12-04 22:51 |  | 38 | 2019-12-04 22:37 | 52 |  |  |  |  | Y | [5 empty] | Y |  |  | 4 | 7.25 | 0 | [23 empty] | 0.11 | 0.11 | A | [9 empty] | 0 | 0 | 252 | 0 | 0 | 201 | 0 | 745 | 0 | 111 | 0 | 0 | 0 | 20 |  |  | 5
2019-12-04 | A55883 | 1 | 고탄소 | P-AE1055LSM |  | Al 탈산 | B | 19 | 5 | 53600 | 82.4 | B | C | C |  | 1 | 1 |  | 1520 | 1552 | 4700 |  |  | 4700 | 46.29 | 12 | 101532 | 1590 |  | Y | 43 | 30 | [7 empty] | 이호남 | 2 |  | Y | [6 empty] | 3.94 | 128.04 | A |  | 1590 | 3 | 0.19 | 1550 | 1.03 | 66 | 32 | 258 | 4:18 | 25 | 30 | 64 | 0 |  | 0 |  |  | N2 | 2019-12-04 22:57 | 2019-12-04 23:20 | 23 | 2019-12-04 22:56 | 24 |  |  |  |  | Y |  |  |  | Y | [5 empty] | 0 | 227.73 | [23 empty] | 5.56 | 11.48 | A |  |  | 5.098 | 28.838 | 55.038 | 0.136 | 10.795 | 1.908 | 1828.31 | 64 | 0 | 881 | 15 | 0 | 0 | 0 | 297 | 0 | 298 | 90 | 0 | 0 | 0
2019-12-04 | B55856 | 2 | 저탄소 | SM10CS | TUNDISH교체전 | Al 탈산 | T | 35 | 72 | 49600 | 85.68 | C | C |  | C | 1 |  | 1 | 1555 | 1575 | 5500 |  |  | 5500 | 71.51 | 28 | 76916 | 1654 |  | Y | 41 | 29 |  |  | B55853 | 05 |  |  |  | 고승만 | 2 |  |  | Y |  | Y |  | 88.9 | 10-9 | 133.3 | 0 | A |  | 1644 | 1 | 0.12 | 1590 | 1.53 | 68 | 27 | 179 | 2:59 | 13 | 14 | 0 | 0 |  | 0 | 0 |  | N2 | 2019-12-04 23:48 |  | 47 | 2019-12-04 23:33 | 62 |  |  |  |  | Y | [5 empty] | Y |  |  | 5.2 | 7.34 | 0 | [23 empty] | 0.11 | 0.11 | A | [9 empty] | 0 | 0 | 6 | 0 | 0 | 180 | 0 | 707 | 0 | 207 | 0 | 0 | 0 | 11 |  |  | 5
2019-12-04 | A55884 | 1 | 고탄소 | P-AE1055LSM | TUNDISH교체전 | Al 탈산 | B | 22 | 24 | 51700 | 81.25 | C | C | C |  | 1 | 1 |  | 1520 | 1554 | 4500 |  |  | 4500 | 51.02 | 12 | 88198 | 1591 |  | Y | 43 | 31 | [7 empty] | 박안희 | 2 |  | Y | [6 empty] | 4.4 | 101.92 | A |  | 1591 | 3 | 0.18 | 1547 | 1.16 | 63 | 34 | 298 | 4:58 | 25 | 30 | 65 | 0 |  | 0 |  |  | N2 | 2019-12-05 00:02 | 2019-12-05 00:23 | 20 | 2019-12-05 00:01 | 21 |  |  |  |  | Y |  |  |  | Y | [5 empty] | 0 | 182.86 | [23 empty] | 9.15 | 11.48 | A |  |  | 4.896 | 30.752 | 53.483 | 0.118 | 10.923 | 1.739 | 1680.84 | 46 | 0 | 895 | 0 | 0 | 0 | 0 | 299 | 0 | 299 | 120 | 0 | 0 | 27
2019-12-04 | B55857 | 2 | 저탄소 | SCM415M1 |  | Al 탈산 | I | 11 | 58 | 49000 | 124 | C | C |  | C | 1 |  | 1 | 1560 | 1565 | 10500 |  |  | 10500 | 105 | 20 | 100000 | 1685 |  | INGOT | 64 | 51 |  |  | B55854 | 05 |  |  |  | 고승만 |  |  |  | Y |  | Y |  | 103.5 | 12-6 | 325.51 | 0 | A |  | 1668 | 1 | 0.13 | 1601 | 1.19 | 87 |  | 225 | 3:45 | 20 | 26 | 0 | 0 |  | 0 | 0 |  | N2 | 2019-12-05 01:32 |  | 18 | 2019-12-05 01:20 | [5 empty] | Y | [8 empty] | 4 | 15.86 | 0 | [18 empty] | 1.2 |  |  |  |  | 0.06 | 0.06 | A | [9 empty] | 727 | 843 | 0 | 0 | 0 | 248 | 0 | 804 | 0 | 414 | 0 | 0 | 0 | 10
2019-12-04 | A55885 | 1 | 고탄소 | STB2 | TUNDISH교체 | Al 탈산 | B | 16 | 18 | 52000 | 82.85 | C | C | C |  | 1 | 1 |  | 1520 | 1547 | 6300 |  |  | 6300 | 74.46 | 10 | 84610 | 1585 |  | Y | 43 | 41 | [7 empty] | 박안희 | 2 |  | Y |  |  |  |  | 103.2 | 13-5 | 269.32 | 0 | A |  | 1585 | 3 | 0.25 | 1549 | 0.92 | 93 | 45 | 265 | 4:25 | 25 | 25 | 66 | 0 |  | 0 |  |  | AR | 2019-12-05 01:07 | 2019-12-05 01:46 | 39 | 2019-12-05 01:06 | 40 |  |  |  |  | Y |  |  |  | Y | [5 empty] | 278.39 | 0 | [19 empty] | 1.73 |  |  |  | 16.3 | 11.48 | A | [9 empty] | 0 | 838 | 298 | 0 | 0 | 0 | 0 | 299 | 0 | 299 | 0 | 0 | 0 | 11 |  |  |  |  | 1
2019-12-04 | B55858 | 2 | 저탄소 | SCR420HC | 연주시작 | Al 탈산 | T | 6 | 83 | 46450 | 113.25 | C | C |  | C | 1 |  | 1 | 1555 | 1546 | 9700 |  |  | 9700 | 98.09 | 36 | 98892 | 1665 |  | Y | 58 | 44 |  |  | B55855 | 05 |  |  |  | 고승만 | 2 |  |  | Y |  | Y |  | 111.15 | 12-8 | 24.67 | 217.89 | A |  | 1661 | 1 | 0.19 | 1605 | 1.27 | 94 | 48 | 276 | 4:36 | 13 | 14 | 0 | 0 |  | 0 | 0 |  | N2 | 2019-12-05 02:43 |  | 22 | 2019-12-05 02:20 | 45 |  |  |  |  | Y | [8 empty] | 4.5 | 0 | 24.69 | [23 empty] | 0.45 | 0.45 | A | [9 empty] | 474 | 1203 | 43 | 20 | 0 | 207 | 0 | 998 | 0 | 523 | 0 | 0 | 0 | 0 |  |  | 9 |  | 1
2019-12-04 | A55886 | 1 | 고탄소 | STB2 |  | Al 탈산 | B | 32 | 36 | 52200 | 83.38 | C | C | C |  | 1 | 1 |  | 1520 | 1533 | 5300 |  |  | 5300 | 62.64 | 10 | 84610 | 1565 |  | Y | 43 | 33 | [7 empty] | 박안희 | 2 |  | Y |  |  |  |  | 97.45 | 12-4 | 331.22 | 0 | A |  | 1565 | 3 | 0.22 | 1520 | 1.13 | 64 | 33 | 264 | 4:24 | 25 | 25 | 67 | 0 |  | 0 |  |  | AR | 2019-12-05 02:32 | 2019-12-05 02:51 | 19 | 2019-12-05 02:31 | 20 |  |  |  |  | Y |  |  |  | Y | [5 empty] | 233.07 | 0 | [20 empty] | 1.29 |  |  | 19.41 | 11.48 | A | [9 empty] | 0 | 19 | 268 | 0 | 0 | 0 | 0 | 300 | 0 | 297 | 108 | 0 | 0 | 26
2019-12-04 | B55859 | 2 | 저탄소 | SCR420HC | 연주종료 | Al 탈산 | T | 30 | 1 | 54250 | 108.55 | C | C |  | C | 1 |  | 1 | 1555 | 1577 | 8600 |  |  | 8600 | 89.45 | 35 | 96145 | 1647 |  | Y | 59 | 41 | 대보수 래들 B55857 잔강 2톤 받음 |  | B55856 | 05 |  |  |  | 고승만 | 2 |  |  | Y |  | Y |  | 108.85 | 14-5 | 0.11 | 180.23 | A |  | 1644 | 1 | 0.15 | 1594 | 1.16 | 83 | 37 | 384 | 6:24 | 13 | 14 | 0 | 0 |  | 0 | 0 |  | N2 | 2019-12-05 03:48 |  | 29 | 2019-12-05 03:37 | 41 |  |  |  |  | Y | [5 empty] | Y |  |  |  | 0 | 19.93 | [23 empty] | 0.2 | 0.2 | A | [9 empty] | 1142 | 501 | 30 | 0 | 0 | 197 | 0 | 803 | 0 | 311 | 0 | 0 | 0 | 12 |  |  | 5
2019-12-04 | A55887 | 1 | 고탄소 | STB2 |  | Al 탈산 | B | 19 | 6 | 52400 | 79.08 | C | C | C |  | 1 | 1 |  | 1520 | 1535 | 5000 |  |  | 5000 | 59.09 | 10 | 84610 | 1557 |  | Y | 43 | 31 | [7 empty] | 박안희 | 2 |  | Y |  |  |  |  | 101.8 | 13-6 | 263.6 | 0 | A |  | 1557 | 3 | 0.23 | 1518 | 1.08 | 62 | 29 | 260 | 4:20 | 25 | 25 | 68 | 0 |  | 0 |  |  | AR | 2019-12-05 03:31 | 2019-12-05 03:52 | 21 | 2019-12-05 03:30 | 21 |  |  |  |  | Y |  |  |  | Y | [5 empty] | 215.71 | 0 | [20 empty] | 1.18 |  |  | 22.05 | 11.48 | A | [9 empty] | 0 | 22 | 218 | 15 | 0 | 0 | 0 | 298 | 0 | 299 | 107 | 0 | 0 | 21
2019-12-04 | B55860 | 2 | 저탄소 | SCR420HC | 연주종료 | Al 탈산 | T | 1 | 40 | 51200 | 96.3 | C | C |  | C | 1 |  | 1 | 1555 | 1554 | 8500 |  |  | 8500 | 83.63 | 37 | 101639 | 1634 |  | Y | 46 | 43 | [7 empty] | 고승만 | 2 |  |  |  |  | Y |  | 107.7 | 13-4 | 0 | 183.34 | A |  | 1635 | 1 | 0.1 | 1586 | 1.08 | 75 | 34 | 250 | 4:10 | 13 | 14 | 0 | 0 |  | 0 | 0 |  | N2 | 2019-12-05 04:52 |  | 29 | 2019-12-05 04:39 | 42 |  |  |  |  | Y | [5 empty] | Y |  |  | 4 | 0 | 15.44 | [23 empty] | 0.06 | 0.06 | A | [9 empty] | 827 | 653 | 31 | 0 | 0 | 183 | 0 | 1101 | 0 | 407 | 0 | 0 | 0 | 0 |  |  | 5
2019-12-04 | A55888 | 1 | 고탄소 | STB2 |  | Al 탈산 | B | 22 | 25 | 53200 | 82.68 | C | C | C |  | 1 | 1 |  | 1520 | 1541 | 5300 |  |  | 5300 | 52.2 | 12 | 101532 | 1558 |  | Y | 43 | 35 | [7 empty] | 박안희 | 2 |  | Y |  |  |  |  | 106.65 | 13-7 | 202.49 | 0 | A |  | 1558 | 3 | 0.21 | 1512 | 1.18 | 56 | 28 | 308 | 5:08 | 25 | 25 | 69 | 0 |  | 0 |  |  | AR | 2019-12-05 04:39 | 2019-12-05 04:55 | 16 | 2019-12-05 04:38 | 17 | [14 empty] | 178.24 | 0 | [20 empty] | 1.51 |  |  | 24.98 | 11.48 | A | [9 empty] | 0 | 35 | 234 | 16 | 0 | 0 | 0 | 552 | 0 | 516 | 109 | 0 | 0 | 49
2019-12-04 | A55889 | 1 | 고탄소 | STB2 |  | Al 탈산 | B | 16 | 19 | 52700 | 86.7 | C | C | C |  | 1 | 1 |  | 1520 | 1543 | 5100 |  |  | 5100 | 50.23 | 12 | 101532 | 1555 |  | Y | 45 | 34 | [7 empty] | 박안희 | 2 |  | Y |  |  |  |  | 102.55 | 13-4 | 201.44 | 0 | A |  | 1555 | 3 | 0.21 | 1519 | 0.9 | 63 | 30 | 293 | 4:53 | 25 | 25 | 70 | 0 |  | 0 |  |  | AR | 2019-12-05 05:41 | 2019-12-05 06:05 | 24 | 2019-12-05 05:38 | 27 |  |  |  |  | Y |  |  |  | Y | [5 empty] | 180.51 | 0 | [20 empty] | 1.47 |  |  | 0.01 | 0 | A | [9 empty] | 0 | 15 | 267 | 13 | 0 | 0 | 0 | 546 | 0 | 519 | 218 | 0 | 0 | 19
2019-12-04 | B55861 | 2 | 저탄소 | SCR420HC | 연주종료 | Al 탈산 | T | 37 | 1 | 54550 | 102.37 | C | C |  | A | 1 |  | 1 | 1555 | 1535 | 7900 |  |  | 7900 | 95.86 | 30 | 82410 | 1635 |  | Y | 55 | 40 | 대보수 래들 |  | B55858 | 05 |  |  |  | 고승만 | 2 |  |  | Y |  | Y |  | 100.75 | 13-6 | 0 | 264.21 | A |  | 1620 | 1 | 0.17 | 1573 | 1.31 | 62 | 17 | 237 | 3:57 | 13 | 14 | 0 | 0 |  | 0 | 0 |  | N2 | 2019-12-05 06:02 |  | 23 | 2019-12-05 05:49 | 36 |  |  |  |  | Y | [5 empty] | Y |  |  | 4.5 | 0 | 18.78 | [23 empty] | 0.2 | 0.2 | A | [9 empty] | 379 | 803 | 13 | 0 | 0 | 159 | 0 | 1057 | 0 | 514 | 0 | 0 | 0 | 8
2019-12-04 | A55890 | 1 | 고탄소 | STB2 |  | Al 탈산 | B | 32 | 37 | 52900 | 84.78 | C | A | A |  | 1 | 1 |  | 1520 | 1539 | 5100 |  |  | 5100 | 50.23 | 12 | 101532 | 1564 |  | Y | 49 | 32 | [7 empty] | 박안희 | 2 |  | Y | [6 empty] | 167.82 | 0 | A |  | 1564 | 3 | 0.22 | 1518 | 1.35 | 62 | 30 | 259 | 4:19 | 25 | 26 | 71 | 0 |  | 0 |  |  | AR | 2019-12-05 06:40 | 2019-12-05 07:09 | 29 | 2019-12-05 06:38 | 31 |  |  |  |  | Y |  |  |  | Y | [5 empty] | 131.33 | 0 | [20 empty] | 1.14 |  |  | 0.03 | 0 | A | [9 empty] | 0 | 0 | 258 | 22 | 0 | 0 | 0 | 519 | 0 | 452 | 0 | 0 | 0 | 24
2019-12-04 | B55862 | 2 | 저탄소 | SCR420HC | 연주종료 | Al 탈산 | T | 6 | 84 | 46100 | 86.48 | C | A |  | A | 1 |  | 1 | 1555 | 1584 | 6200 |  |  | 6200 | 62.69 | 36 | 98892 | 1654 |  | Y | 47 | 34 |  |  | B55859 | 05 |  |  |  | 고승만 | 2 |  |  | Y |  | Y |  |  |  | 0 | 72 | A |  | 1638 | 1 | 0.16 | 1594 | 1.45 | 83 | 44 | 347 | 5:47 | 13 | 14 | 0 | 0 |  | 0 | 0 |  | N2 | 2019-12-05 06:57 |  | 20 | 2019-12-05 06:46 | 30 |  |  |  |  | Y | [8 empty] | 4.5 | 0 | 21.02 | [23 empty] | 0.12 | 0.12 | A | [9 empty] | 1060 | 332 | 62 | 0 | 0 | 250 | 0 | 605 | 0 | 200 | 0 | 0 | 0 | 16
2019-12-05 | A55891 | 1 | 고탄소 | STB2 |  | Al 탈산 | B | 19 | 7 | 53200 | 91.5 | A | A | A |  | 1 | 1 |  | 1520 | 1555 | 6400 |  |  | 6400 | 63.03 | 12 | 101532 | 1552 |  | Y | 53 | 41 |  |  | A55888 |  |  |  |  | 정용태 | 2 |  | N | Y |  |  |  | 106.4 | 14-1 | 243.42 | 0 | A |  | 1552 | 3 | 0.22 | 1516 | 0.95 | 60 | 28 | 289 | 4:49 | 25 | 25 | 72 | 0 |  | 0 |  |  | AR | 2019-12-05 07:53 | 2019-12-05 08:10 | 17 | 2019-12-05 07:52 | 18 |  |  |  |  | Y |  |  |  | Y | [5 empty] | 165.33 | 0 | [20 empty] | 1.15 |  |  | 1.34 | 0 | A | [9 empty] | 0 | 16 | 295 | 16 | 0 | 0 | 0 | 794 | 0 | 695 | 0 | 0 | 0 | 28
2019-12-05 | B55863 | 2 | 저탄소 | SCR420HC | 연주종료 | Al 탈산 | T | 30 | 2 | 55050 | 97.77 | A | A |  | A | 1 |  | 1 | 1555 | 1554 | 6900 |  |  | 6900 | 71.77 | 35 | 96145 | 1646 |  | Y | 44 | 35 |  |  | B55860 | 05 |  |  |  | 임현진 | 2 |  |  |  |  | Y |  | 98.45 | 13-3 | 0 | 245.68 | A |  | 1624 | 1 | 0.16 | 1582 | 0.98 | 71 | 41 | 334 | 5:34 | 13 | 14 | 0 | 0 | 45 | 0 | 0 |  | N2 | 2019-12-05 08:03 |  | 22 | 2019-12-05 07:52 | 33 |  |  |  |  | Y | [8 empty] | 5 | 0 | 14.05 | [23 empty] | 0 | 0 | A | [9 empty] | 1004 | 427 | 58 | 0 | 0 | 208 | 0 | 904 | 0 | 210 | 0 | 0 | 0 | 7
2019-12-05 | A55892 | 1 | 고탄소 | STB2 |  | Al 탈산 | B | 22 | 26 | 52100 | 90.82 | A | A | A |  | 1 | 1 |  | 1520 | 1581 | 5500 |  |  | 5500 | 54.17 | 12 | 101532 | 1563 |  | Y | 48 | 36 |  |  | A55889 |  |  |  |  | 정용태 | 2 |  |  | Y |  |  |  | 108.6 | 13-8 | 40.23 | 0 | A |  | 1563 | 3 | 0.21 | 1523 | 0.98 | 67 | 35 | 280 | 4:40 | 25 | 25 | 73 | 0 |  | 0 |  |  | AR | 2019-12-05 08:56 | 2019-12-05 09:18 | 22 | 2019-12-05 08:54 | 24 |  |  |  |  | Y |  |  |  | Y | [5 empty] | 191.31 | 0 | [20 empty] | 0.97 |  |  | 0.21 | 0 | A | [9 empty] | 0 | 26 | 267 | 27 | 0 | 0 | 0 | 895 | 0 | 744 | 0 | 0 | 0 | 14
2019-12-05 | B55864 | 2 | 저탄소 | SCR420HC | 연주종료 | Al 탈산 | T | 1 | 41 | 51100 | 83.28 | A | A |  | A | 1 |  | 1 | 1555 | 1585 | 5700 |  |  | 5700 | 61.03 | 34 | 93398 | 1645 |  | Y | 41 | 30 | 온도저하로 빌렛 12톤 내려옴 |  | B55861 | 12 | [9 empty] | Y |  | 97.4 | 12-3 | 0 | 202.16 | A |  | 1631 | 1 | 0.14 | 1572 | 1.65 | 61 | 32 | 403 | 6:43 | 13 | 14 | 0 | 0 |  | 0 | 0 |  | N2 | 2019-12-05 08:55 |  | 31 | 2019-12-05 08:44 | 43 |  |  |  |  | Y | [8 empty] | 5 | 0 | 10.65 | [23 empty] | 0.16 | 0.16 | A | [9 empty] | 586 | 767 | 45 | 0 | 0 | 209 | 0 | 604 | 0 | 206 | 0 | 0 | 0 | 15
2019-12-05 | C53457 | 3 | 저탄소 | SCR420HC | TUNDISH교체전 | Al 탈산 | T | 35 | 73 | 50200 | 130.15 | A | A | A |  | 2 |  | 1 | 1550 | 1555 | 9390 |  |  | 9390 | 106.82 | 32 | 87904 | 1660 | 723 | Y | 64 | 53 |  | Y | [5 empty] | 도주용 | 2 |  |  |  |  | Y | 4 | 93.6 | 11-4 | 0 | 475.97 | A |  | 1647 | 2 | 0.45 | 1571 | 1.23 | 60 | 33 | 1802 | 30:02 | 13 | 13 | 0 | 0 |  | 0 |  |  | N2 | 2019-12-05 10:23 |  | 6 | 2019-12-05 10:19 | 11 |  |  |  |  | Y | [5 empty] | N |  |  |  | 4.5 | 0 | 스팀압력저하로 최저진공도 도달까지 오래걸려 342분석 미확인이동 | [20 empty] | Y |  | 0 | 0 | B | [9 empty] | 786 | 799 | 31 | 149 | 0 | 0 | 0 | 1095 | 0 | 300 | 299 | 0 | 0 | 6
2019-12-05 | A55893 | 1 | 고탄소 | STB2 |  | Al 탈산 | B | 16 | 20 | 52600 | 82.65 | A | A | A |  | 1 | 1 |  | 1520 | 1561 | 5300 |  |  | 5300 | 52.2 | 12 | 101532 | 1566 |  | Y | 42 | 35 |  |  | A55890 |  |  |  |  | 정용태 | 3 |  | Y |  |  |  |  | 100.6 | 13-1 | 184.39 | 0 | A |  | 1566 | 3 | 0.21 | 1524 | 1.02 | 68 | 35 | 266 | 4:26 | 25 | 26 | 74 | 0 |  | 0 |  |  | AR | 2019-12-05 09:56 | 2019-12-05 10:27 | 32 | 2019-12-05 09:55 | 32 |  |  |  |  | Y |  |  |  | Y | [5 empty] | 202.88 | 0 | [20 empty] | 1.12 |  |  | 1.1 | 0 | A | [9 empty] | 0 | 0 | 286 | 30 | 0 | 0 | 0 | 597 | 0 | 300 | 0 | 0 | 0 | 24
2019-12-05 | B55865 | 2 | 저탄소 | SCM415 | 연주시작 | Al 탈산 | B | 37 | 2 | 56050 | 108.37 | A | A |  | A | 1 |  | 1 | 1555 | 1586 | 7900 |  |  | 7900 | 78.57 | 12 | 100552 | 1684 |  | Y | 51 | 44 |  |  | B55862 | 05 |  |  |  | 임현진 | 2 |  |  |  |  | Y |  | 91.35 | 12-5 | 203.89 | 0.04 | A |  | 1666 | 1 | 0.18 | 1601 | 1.32 | 85 | 0 | 462 | 7:42 | 15 | 21 | 0 | 0 |  | 0 | 0 |  | N2 | 2019-12-05 10:23 | 2019-12-05 11:09 | 17 | 2019-12-05 10:12 | 28 |  |  |  |  | N | 미투입강종 | Y | Y | [5 empty] | 5.5 | 50.52 | 0 | 대보수 2회 래들 | [18 empty] | 2.86 | 2.44 |  |  | 0.25 | 0.25 | A | [9 empty] | 381 | 722 | 7 | 0 | 0 | 247 | 0 | 948 | 0 | 416 | 0 | 0 | 0 | 12 |  |  | 9 |  | 1
2019-12-05 | A55894 | 1 | 고탄소 | STB2 |  | Al 탈산 | B | 32 | 38 | 52700 | 92 | A | A | A |  | 1 | 1 |  | 1520 | 1567 | 6000 |  |  | 6000 | 59.09 | 12 | 101532 | 1550 |  | Y | 49 | 41 |  |  | A55891 |  |  |  |  | 정용태 | 3 |  |  | Y |  |  |  | 107.35 | 13-4 | 308.07 | 0 | A |  | 1550 | 3 | 0.22 | 1520 | 0.7 | 64 | 34 | 279 | 4:39 | 25 | 25 | 75 | 0 |  | 0 |  |  | AR | 2019-12-05 11:04 | 2019-12-05 11:28 | 24 | 2019-12-05 11:04 | 25 |  |  |  |  | Y |  |  |  | Y | [5 empty] | 222.03 | 0 | [20 empty] | 0.88 |  |  | 2.34 | 0 | A | [9 empty] | 0 | 24 | 322 | 19 | 0 | 0 | 0 | 693 | 0 | 493 | 0 | 0 | 0 | 34
2019-12-05 | B55866 | 2 | 저탄소 | SCM415 |  | Al 탈산 | B | 11 | 59 | 49150 | 95.33 | A | A |  | A | 1 |  | 1 | 1555 | 1554 | 8100 |  |  | 8100 | 81.89 | 12 | 98915 | 1635 |  | Y | 46 | 41 |  |  | B55863 | 05 |  |  |  | 임현진 | 2 |  |  |  |  | Y |  | 101.75 | 12-4 | 259.14 | 0 | A |  | 1636 | 1 | 0.14 | 1575 | 1.42 | 59 | 19 | 433 | 7:13 | 15 | 16 | 0 | 0 |  | 0 | 0 |  | N2 | 2019-12-05 11:31 | 2019-12-05 11:43 | 12 | 2019-12-05 11:19 | 23 |  |  |  |  | N | 미투입강종 | Y | Y | [5 empty] | 5 | 11.52 | 0 | 대기래들 | [22 empty] | 0.19 | 0.19 | A | [9 empty] | 395 | 829 | 14 | 0 | 0 | 260 | 0 | 606 | 0 | 210 | 0 | 0 | 0 | 9 |  |  | 5
2019-12-05 | C53458 | 3 | 고탄소 | G-AE1055LST | 연주시작 | Al 탈산 | T | 33 | 84 | 49150 | 136.03 | A | A | A |  | 1 |  | 1 | 1530 | 1548 | 8600 |  |  | 8600 | 115.95 | 27 | 74169 | 1671 |  | N | 61 | 54 | [7 empty] | 정종훈 | 2 |  |  |  |  | Y |  | 87.05 | 10-4 | 0 | 149.2 | A |  | 1660 | 2 | 0.48 | 1572 | 1.63 | 88 | 41 | 610 | 10:10 | 25 | 26 | 0 | 0 |  | 0 |  |  | N2 | 2019-12-05 12:28 |  | 20 | 2019-12-05 12:06 | 42 | [14 empty] | 0.19 | 6.71 | [23 empty] | 1.32 | 0 | A |  |  | 13.146 | 24.731 | 48.014 | 0.349 | 3.652 | 1.941 | 1560.11 | 0 | 0 | 694 | 0 | 0 | 0 | 0 | 1026 | 0 | 0 | 0 | 0 | 0 | 16 |  |  | 8 | 0.003 | 1
2019-12-05 | A55895 | 1 | 고탄소 | STB2 |  | Al 탈산 | B | 19 | 8 | 53000 | 80.97 | A | A | A |  | 1 | 1 |  | 1520 | 1580 | 4800 |  |  | 4800 | 47.28 | 12 | 101532 | 1566 | 357 | Y | 43 | 32 |  |  | A55892 |  |  |  |  | 정용태 | 2 |  |  | Y |  |  |  | 106.3 | 14-1 | 241.06 | 0 | A |  | 1566 | 3 | 0.23 | 1524 | 1.11 | 68 | 32 | 266 | 4:26 | 25 | 25 | 76 | 0 |  | 0 |  |  | AR | 2019-12-05 11:56 | 2019-12-05 12:36 | 41 | 2019-12-05 11:55 | 41 |  |  |  |  | Y |  |  |  | Y | [5 empty] | 228.27 | 0 | [20 empty] | 0.9 |  |  | 3.26 | 0 | A | [9 empty] | 0 | 0 | 290 | 0 | 0 | 0 | 0 | 297 | 0 | 297 | 0 | 0 | 0 | 44
2019-12-05 | B55867 | 2 | 저탄소 | SCM415 |  | Al 탈산 | B | 15 | 1 | 52950 | 83.52 | A | A |  | A | 1 |  | 1 | 1555 | 1555 | 6100 |  |  | 6100 | 71.66 | 10 | 85120 | 1655 |  | Y | 37 | 31 |  |  | B55864 | 05 | [11 empty] | 97.95 | 13-3 | 235.5 | 0 | A |  | 1638 | 1 | 0.16 | 1573 | 0 | 57 | 11 | 262 | 4:22 | 15 | 16 | 0 | 0 |  | 0 | 0 |  | N2 | 2019-12-05 12:25 | 2019-12-05 12:51 | 27 | 2019-12-05 12:10 | 41 |  |  |  |  | N | 미투입강종 | Y | Y | [5 empty] | 4.5 | 10.28 | 0 | 대보수 | [19 empty] | 1.13 |  |  | 0.07 | 0.07 | A | [9 empty] | 654 | 535 | 127 | 0 | 0 | 238 | 0 | 606 | 0 | 201 | 0 | 0 | 0 | 8 |  |  | 17
2019-12-05 | A55896 | 1 | 고탄소 | STB2 |  | Al 탈산 | B | 22 | 27 | 52000 | 86.65 | A | A | A |  | 1 | 1 |  | 1520 | 1587 | 5100 |  |  | 5100 | 50.23 | 12 | 101532 | 1561 |  | Y | 47 | 39 |  |  | A55893 |  |  |  |  | 정용태 | 3 |  |  | Y |  |  |  | 107.5 | 13-7 | 307.86 | 0 | A |  | 1561 | 3 | 0.24 | 1521 | 1.05 | 65 | 36 | 275 | 4:35 | 25 | 26 | 77 | 0 |  | 0 |  |  | AR | 2019-12-05 13:01 | 2019-12-05 13:40 | 39 | 2019-12-05 12:59 | 41 |  |  |  |  | Y |  |  |  | Y | [5 empty] | 305.57 | 0 | [20 empty] | 0.88 |  |  | 0.04 | 0 | A | [9 empty] | 0 | 0 | 280 | 19 | 0 | 0 | 0 | 495 | 0 | 396 | 0 | 0 | 0 | 22
2019-12-05 | C53459 | 3 | 고탄소 | G-AE1055LST | 연주종료 | Al 탈산 | T | 30 | 3 | 54750 | 119.55 | A | A | A |  | 1 |  | 1 | 1530 | 1536 | 8500 |  |  | 8500 | 93.77 | 33 | 90651 | 1652 |  | Y | 58 | 55 | [7 empty] | 도주용 | 2 |  |  |  |  | Y | 4 | 97.3 | 13-2 | 0 | 331.04 | A |  | 1645 | 2 | 0 | 1571 | 1.37 | 87 | 50 | 419 | 6:59 | 25 | 25 | 0 | 0 |  | 0 |  |  | N2 | 2019-12-05 13:50 |  | 2 | 2019-12-05 13:41 | 11 | [14 empty] | 0 | 13.24 | [23 empty] | 1.32 | 0 | B |  |  | 10.321 | 25.773 | 50.621 | 0.278 | 4.904 | 1.964 | 1499.98 | 0 | 0 | 914 | 0 | 0 | 0 | 0 | 896 | 0 | 0 | 0 | 0 | 0 | 75 |  |  | 5 | 0.232
2019-12-05 | B55868 | 2 | 저탄소 | SCM415 | 잔강최소화전 | Al 탈산 | B | 29 | 1 | 53800 | 78.85 | A | A |  | A | 1 |  | 1 | 1555 | 1554 | 7000 |  |  | 7000 | 77.63 | 12 | 90171 | 1644 |  | Y | 43 | 34 |  |  | B55865 | 05 |  |  |  | 임현진 | 2 |  |  |  |  | Y |  | 100.8 | 13-6 | 237.48 | 0 | A |  | 1637 | 1 | 0.14 | 1585 | 1.57 | 69 | 18 | 132 | 2:12 | 15 | 16 | 0 | 0 |  | 0 | 0 |  | N2 | 2019-12-05 13:24 | 2019-12-05 13:52 | 28 | 2019-12-05 13:15 | 37 |  |  |  |  | N | 미투입강종 | Y | Y | [5 empty] | 4.5 | 10.48 | 0 | 대보수 | [19 empty] | 1.66 |  |  | 0.14 | 0.14 | A | [9 empty] | 177 | 961 | 17 | 0 | 0 | 216 | 0 | 599 | 0 | 209 | 0 | 0 | 0 | 11
2019-12-05 | A55897 | 1 | 고탄소 | STB2 |  | Al 탈산 | B | 16 | 21 | 52300 | 93.45 | A | A | B |  | 1 | 1 |  | 1520 | 1550 | 6000 |  |  | 6000 | 59.09 | 12 | 101532 | 1563 |  | Y | 46 | 43 |  |  | A55894 |  |  |  |  | 정용태 | 3 |  |  | Y |  |  |  | 106.2 | 13-7 | 295.24 | 0 | A |  | 1563 | 3 | 0.23 | 1522 | 0.87 | 66 | 33 | 262 | 4:22 | 25 | 26 | 78 | 0 |  | 0 |  |  | AR | 2019-12-05 14:10 | 2019-12-05 14:47 | 37 | 2019-12-05 14:08 | 38 |  |  |  |  | Y |  |  |  | Y | [5 empty] | 280.11 | 0 | [20 empty] | 0.92 |  |  | 1.22 | 0 | A | [9 empty] | 0 | 0 | 241 | 0 | 0 | 0 | 0 | 692 | 0 | 297 | 0 | 0 | 0 | 59
2019-12-05 | C53460 | 3 | 고탄소 | G-AE1055LST | 연주종료 | Al 탈산 | T | 1 | 42 | 51500 | 113.03 | A | A | B |  | 1 |  | 1 | 1530 | 1574 | 7000 |  |  | 7000 | 77.22 | 33 | 90651 | 1631 |  | Y | 48 | 44 | [15 empty] | 96.3 | 12-2 | 0 | 274.8 | A |  | 1639 | 2 | 0.49 | 1570 | 1.3 | 86 | 48 | 445 | 7:25 | 25 | 26 | 0 | 0 |  | 0 | 13 |  | N2 | 2019-12-05 15:03 |  | 5 | 2019-12-05 14:50 | 18 |  |  |  |  | Y | [5 empty] | N |  |  |  | 0 | 7.86 | [23 empty] | 1.32 | 0 | A |  |  | 8.257 | 27.161 | 52.396 | 0.303 | 6.345 | 1.929 | 1505.08 | 44 | 0 | 920 | 0 | 0 | 0 | 0 | 891 | 0 | 0 | 0 | 0 | 0 | 29 |  |  | 5 | 0.2307
2019-12-05 | B55869 | 2 | 저탄소 | 15CRMO5HM | 잔강최소화 | Si 탈산 | B | 37 | 3 | 54400 | 96.57 | A | A |  | B | 1 |  | 1 | 1555 | 1546 | 8300 |  |  | 8300 | 89.18 | 11 | 93071 | 1597 |  | Y | 46 | 41 | [7 empty] | 임현진 | 2 |  |  |  |  | Y |  |  |  | 0 | 279.32 | A |  | 1639 | 1 | 0.19 | 1578 | 1.51 | 65 | 16 | 261 | 4:21 | 16 | 17 | 0 | 0 |  | 0 | 0 |  | N2 | 2019-12-05 14:49 | 2019-12-05 15:13 | 24 | 2019-12-05 14:35 | 38 |  |  |  |  | Y |  | Y | Y | [5 empty] | 4 | 0 | 19.22 | [23 empty] | 0.3 | 0.3 | B | [9 empty] | 403 | 1151 | 60 | 219 | 0 | 0 | 0 | 794 | 0 | 0 | 0 | 0 | 0 | 10 |  |  | 5
2019-12-05 | A55898 | 1 | 고탄소 | STB2 | TUNDISH교체전 | Al 탈산 | B | 32 | 39 | 52000 | 77.87 | B | B | B |  | 1 | 1 |  | 1520 | 1537 | 5000 |  |  | 5000 | 64.74 | 10 | 77230 | 1566 |  | Y | 41 | 32 | [7 empty] | 이호남 | 2 |  | Y |  |  |  |  | 100.65 | 12-7 | 294.79 | 0 | A |  | 1566 | 3 | 0.24 | 1512 | 1.5 | 56 | 26 | 264 | 4:24 | 25 | 25 | 79 | 0 |  | 0 |  |  | AR | 2019-12-05 15:24 | 2019-12-05 15:51 | 27 | 2019-12-05 15:23 | 28 |  |  |  |  | Y |  |  |  | Y | [5 empty] | 196.12 | 0 | [20 empty] | 1.01 |  |  | 2.56 | 0 | A | [9 empty] | 758 | 30 | 282 | 0 | 0 | 0 | 0 | 297 | 0 | 295 | 0 | 0 | 0 | 34
2019-12-05 | B55870 | 2 | 저탄소 | 15CRMO5HM |  | Si 탈산 | B | 11 | 60 | 48800 | 105.78 | B | B |  | B | 1 |  | 1 | 1555 | 1525 | 9900 |  |  | 9900 | 106.37 | 11 | 93071 | 1656 |  | Y | 56 | 50 | [7 empty] | 최남길 | 2 |  |  |  |  | Y |  | 108.8 | 13-1 | 0 | 224.63 | A |  | 1642 | 1 | 0.21 | 1581 | 1.45 | 68 | 32 | 288 | 4:48 | 16 | 17 | 0 | 0 |  | 0 | 0 |  | N2 | 2019-12-05 16:02 | 2019-12-05 16:10 | 8 | 2019-12-05 15:49 | 21 |  |  |  |  | Y |  | Y | Y | [5 empty] | 4 | 0 | 22.96 | [23 empty] | 0.23 | 0.23 | B | [9 empty] | 0 | 1674 | 0 | 372 | 0 | 0 | 0 | 1107 | 0 | 0 | 0 | 0 | 0 | 0 |  |  | 5
2019-12-05 | C53461 | 3 | 고탄소 | G-AE1055LST | 연주종료 | Al 탈산 | T | 35 | 74 | 49500 | 111.33 | B | B | B |  | 1 |  | 1 | 1530 | 1553 | 7200 |  |  | 7200 | 73.55 | 36 | 97887 | 1626 |  | Y | 48 | 45 |  |  | C53458 | 03 |  |  |  | 박재승 | 3 |  | Y |  |  | Y |  | 99.2 | 11-9 | 0 | 198.64 | A |  | 1632 | 2 | 0.48 | 1566 | 1.22 | 82 | 43 | 463 | 7:43 | 25 | 26 | 0 | 0 |  | 0 | 10 |  | N2 | 2019-12-05 16:22 |  | 5 | 2019-12-05 16:13 | 15 |  |  |  |  | Y | [5 empty] | N |  |  |  | 0 | 9.71 | [23 empty] | 1.32 | 0 | A |  |  | 8.205 | 29.702 | 48.964 | 0.484 | 5.967 | 1.648 | 1450.32 | 10 | 0 | 838 | 0 | 0 | 0 | 0 | 803 | 0 | 0 | 301 | 0 | 0 | 35 |  |  | 5 | 0.0657
2019-12-05 | A55899 | 1 | 고탄소 | STB2D | TUNDISH교체 | Al 탈산 | B | 19 | 9 | 0 | 92.03 | B | B | B |  | 1 | 1 |  | 1520 | 1536 | 6500 |  |  | 6500 | 76.82 | 10 | 84610 | 1579 |  | Y | 47 | 40 | [7 empty] | 이호남 | 2 |  | Y |  |  |  |  | 150.8 |  | 397.98 | 0 | A |  | 1579 | 3 | 0.24 | 1536 | 1 | 82 | 29 | 271 | 4:31 | 25 | 25 | 80 | 0 |  | 0 |  |  | AR | 2019-12-05 16:44 | 2019-12-05 17:17 | 32 | 2019-12-05 16:42 | 35 |  |  |  |  | Y |  |  |  | Y | [5 empty] | 233.23 | 0 | [19 empty] | 1.77 |  |  |  | 0 | 0 | A | [9 empty] | 0 | 0 | 202 | 0 | 0 | 0 | 0 | 1297 | 0 | 0 | 0 | 0 | 0 | 93 |  |  |  |  | 1
2019-12-05 | B55871 | 2 | 저탄소 | 15CRMO5HM |  | Si 탈산 | B | 15 | 2 | 54100 | 100.35 | B | B |  | B | 1 |  | 1 | 1555 | 1565 | 9300 |  |  | 9300 | 99.92 | 11 | 93071 | 1647 | 734 | Y | 55 | 49 | [7 empty] | 최남길 | 2 |  |  |  |  | Y |  | 105.1 | 14-1 | 0 | 233.31 | A |  | 1649 | 1 | 0.2 | 1585 | 1.59 | 72 | 37 | 261 | 4:21 | 16 | 16 | 0 | 0 |  | 0 | 0 |  | N2 | 2019-12-05 17:09 | 2019-12-05 17:18 | 10 | 2019-12-05 16:57 | 22 |  |  |  |  | Y |  | Y | Y | [5 empty] | 3 | 0 | 17.45 | [23 empty] | 0.18 | 0.18 | B | [9 empty] | 944 | 783 | 0 | 103 | 0 | 0 | 0 | 747 | 0 | 0 | 0 | 0 | 0 | 10 |  |  | 5
2019-12-05 | C53462 | 3 | 고탄소 | G-AE1055LST | TUNDISH교체전 | Al 탈산 | T | 33 | 85 |  | 113.55 | B | B | B |  | 1 |  | 1 | 1530 | 1533 | 8200 |  |  | 8200 | 82.92 | 36 | 98892 | 1628 |  | Y | 53 | 49 |  |  | C53459 | 07 |  |  |  | 박재승 | 3 |  | Y |  |  | Y |  | 151.8 |  | 0 | 41.27 | A |  | 1615 | 2 | 0.46 | 1551 | 1.21 | 67 | 35 | 455 | 7:35 | 25 | 26 | 0 | 0 |  | 0 | 8 |  | N2 | 2019-12-05 17:50 |  | 4 | 2019-12-05 17:42 | 11 |  |  |  |  | Y | [5 empty] | N |  |  |  | 0 | 8.27 | [23 empty] | 1.32 | 0 | A |  |  | 7.042 | 30.291 | 50.305 | 0.267 | 7.143 | 1.66 | 1425.22 | 20 | 0 | 911 | 0 | 0 | 0 | 0 | 797 | 0 | 300 | 0 | 0 | 0 | 76 |  |  | 5 | 0.2095
2019-12-05 | A55900 | 1 | 고탄소 | STB2D |  | Al 탈산 | B | 29 | 2 | 54200 | 100.62 | B | B | B |  | 1 | 1 |  | 1520 | 1574 | 5800 |  |  | 5800 | 68.55 | 10 | 84610 | 1576 |  | Y | 54 | 43 | [7 empty] | 이호남 | 2 |  |  | Y |  |  |  | 104.8 | 13-10 | 310.37 | 0 | A |  | 1576 | 3 | 0.23 | 1529 | 1.02 | 75 | 38 | 274 | 4:34 | 25 | 25 | 81 | 0 |  | 0 |  |  | AR | 2019-12-05 17:53 | 2019-12-05 18:14 | 21 | 2019-12-05 17:52 | 22 | [8 empty] | Y | [5 empty] | 272.78 | 0 | [23 empty] | 1.21 | 0 | A | [9 empty] | 0 | 0 | 206 | 10 | 0 | 0 | 0 | 498 | 0 | 0 | 0 | 0 | 0 | 183
2019-12-05 | B55872 | 2 | 저탄소 | 15CRMO5HM | TUNDISH교체전 | Si 탈산 | B | 22 | 28 | 52450 | 98.47 | B | B |  | B | 1 |  | 1 | 1555 | 1614 | 6700 |  |  | 6700 | 74.32 | 11 | 90156 | 1665 |  | Y | 50 | 44 |  |  | B55869 | 05 |  |  |  | 최남길 | 2 |  |  |  |  | Y |  | 107.75 | 13-7 | 0 | 306.35 | A |  | 1634 | 1 | 0.21 | 1572 | 1.49 | 59 | 27 | 292 | 4:52 | 16 | 16 | 0 | 0 |  | 0 | 0 |  | N2 | 2019-12-05 18:14 | 2019-12-05 18:24 | 10 | 2019-12-05 18:01 | 22 |  |  |  |  | Y |  | Y | Y | [5 empty] | 3.5 | 0 | 21.92 | [23 empty] | 0.09 | 0.09 | A | [9 empty] | 887 | 694 | 70 | 0 | 0 | 0 | 0 | 766 | 0 | 0 | 0 | 0 | 0 | 0 |  |  | 5
2019-12-05 | C53463 | 3 | 저탄소 | 18CRNIMO7HI |  | Al 탈산 | I | 30 | 4 | 55350 | 147.88 | B | B | B |  | 1 |  | 1 | 1560 | 1590 | 10900 |  |  | 10900 | 109 | 5 | 100000 | 1684 |  | INGOT | 77 | 59 |  |  | C53460 | 10 |  |  |  | 박재승 |  |  | N | Y |  | N |  | 114.6 | 15-1 | 0.05 | 512.86 | A |  | 1672 | 2 | 0.53 | 1596 | 1.31 | 90 |  | 794 | 13:14 | 25 | 26 | 0 | 0 |  | 0 | 15 |  | N2 | 2019-12-05 19:39 |  | 31 | 2019-12-05 19:26 | [5 empty] | Y | [5 empty] | N |  |  |  | 0 | 10.89 | [18 empty] | 1.2 |  |  |  |  | 1.32 | 0 | B | [9 empty] | 774 | 1975 | 0 | 36 | 0 | 0 | 0 | 1506 | 0 | 300 | 350 | 0 | 0 | 0
2019-12-05 | A55901 | 1 | 고탄소 | STB2D |  | Al 탈산 | B | 16 | 22 | 52700 | 97.07 | B | B | B |  | 1 | 1 |  | 1520 | 1533 | 5700 |  |  | 5700 | 112.28 | 6 | 50766 | 1555 |  | Y | 48 | 36 | [7 empty] | 이호남 | 2 |  |  | Y |  |  |  | 106.5 | 13-7 | 268.51 | 0 | A |  | 1555 | 3 | 0.23 | 1517 | 0.81 | 63 | 31 | 286 | 4:46 | 25 | 25 | 82 | 0 |  | 0 |  |  | AR | 2019-12-05 18:55 | 2019-12-05 19:18 | 22 | 2019-12-05 18:53 | 25 |  |  |  |  | Y |  |  |  | Y | [5 empty] | 279 | 0 | [23 empty] | 0 | 0 | A | [9 empty] | 0 | 24 | 223 | 9 | 0 | 0 | 0 | 500 | 0 | 0 | 0 | 0 | 0 | 93
2019-12-05 | B55873 | 2 | 중탄소 | 42CRMO4HH | TUNDISH교체 | Al 탈산 | B | 37 | 4 | 54850 | 97.65 | B | B |  | B | 1 |  | 1 | 1540 | 1524 | 8900 |  |  | 8900 | 94.88 | 12 | 93807 | 1615 |  | Y | 48 | 42 |  |  | B55870 | 05 |  |  |  | 최남길 | 2 |  |  |  |  | Y |  | 104.95 | 13-10 | 230.43 | 0.08 | A |  | 1649 | 1 | 0.17 | 1580 | 1.54 | 87 | 33 | 239 | 3:59 | 18 | 21 | 0 | 0 |  | 0 | 0 |  | AR | 2019-12-05 19:17 | 2019-12-05 19:54 | 37 | 2019-12-05 19:08 | 46 |  |  |  |  | Y |  | Y | Y | [5 empty] | 3.3 | 12.08 | 0 | [19 empty] | 3.05 | 2.53 |  |  | 0.06 | 0.06 | A | [9 empty] | 1280 | 21 | 219 | 0 | 0 | 214 | 0 | 696 | 0 | 0 | 0 | 0 | 0 | 16 |  |  | 7 |  | 1
2019-12-05 | A55902 | 1 | 고탄소 | STB2 |  | Al 탈산 | B | 32 | 40 | 52200 | 99.25 | B | B | B |  | 1 | 1 |  | 1520 | 1516 | 7400 |  |  | 7400 | 36.44 | 24 | 203064 | 1557 |  | Y | 60 | 55 | [7 empty] | 이호남 | 2 |  | Y |  |  |  |  | 103.6 | 12-10 | 418.81 | 0 | A |  | 1557 | 3 | 0.23 | 1519 | 1 | 63 | 30 | 269 | 4:29 | 25 | 25 | 83 | 0 |  | 0 |  |  | AR | 2019-12-05 20:10 | 2019-12-05 20:24 | 14 | 2019-12-05 20:09 | 15 |  |  |  |  | Y |  |  |  | Y | [5 empty] | 215.4 | 0 | [23 empty] | 1.32 | 0 | B | [9 empty] | 0 | 67 | 197 | 30 | 0 | 0 | 0 | 946 | 0 | 0 | 0 | 0 | 0 | 64
2019-12-05 | B55874 | 2 | 중탄소 | 42CRMO4HH |  | Al 탈산 | B | 11 | 61 | 49100 | 107.68 | B | B |  | B | 1 |  | 1 | 1540 | 1557 | 8900 |  |  | 8900 | 94.38 | 14 | 94304 | 1604 |  | Y | 53 | 47 |  |  | B55871 | 05 |  |  |  | 최남길 | 2 |  |  |  |  | Y |  | 112 | 13-4 | 224.69 | 0 | A |  | 1631 | 1 | 0.13 | 1574 | 1.07 | 81 | 34 | 258 | 4:18 | 18 | 19 | 0 | 0 |  | 0 | 0 |  | AR | 2019-12-05 20:30 | 2019-12-05 21:00 | 29 | 2019-12-05 20:18 | 42 |  |  |  |  | Y |  | Y | Y | [5 empty] | 4 | 11.25 | 0 | [19 empty] | 1.44 |  |  |  | 0.19 | 0.19 | A | [9 empty] | 1434 | 0 | 20 | 0 | 0 | 218 | 0 | 660 | 0 | 0 | 0 | 0 | 0 | 20 |  |  | 5
2019-12-05 | C53464 | 3 | 저탄소 | SCM420C2 |  | Al 탈산 | I | 1 | 43 | 52900 | 125.78 | B | B | B |  | 1 |  | 1 | 1560 | 1541 | 8100 |  |  | 8100 | 115.88 | 3 | 69900 | 1707 |  | INGOT | 59 | 38 | C53463번 5톤 이월 |  | C53461 | 07 |  |  |  | 박재승 |  |  | N | Y |  | Y |  | 77.35 | 10-1 | 234.24 | 0 | A |  | 1682 | 2 | 0.45 | 1601 | 1.5 | 89 |  | 460 | 7:40 | 20 | 20 | 0 | 0 |  | 0 | 15 |  | N2 | 2019-12-05 20:51 |  | 21 | 2019-12-05 20:38 | [5 empty] | Y | [5 empty] | N |  |  |  | 6.64 | 0.11 | [18 empty] | 1.2 |  |  |  |  | 1.32 | 0 | A | [9 empty] | 577 | 369 | 135 | 96 | 0 | 0 | 0 | 698 | 0 | 302 | 101 | 0 | 0 | 10
2019-12-05 | A55903 | 1 | 고탄소 | STB2D |  | Al 탈산 | B | 19 | 10 | 53200 | 91.8 | B | B | B |  | 1 | 1 |  | 1520 | 1519 | 6400 |  |  | 6400 | 189.1 | 4 | 33844 | 1556 |  | Y | 55 | 39 | [7 empty] | 이호남 | 2 |  | N | Y |  |  |  | 105.1 | 13-9 | 232.75 | 0 | A |  | 1556 | 3 | 0.22 | 1517 | 1.08 | 63 | 34 | 282 | 4:42 | 25 | 25 | 84 | 0 |  | 0 |  |  | AR | 2019-12-05 21:18 | 2019-12-05 21:32 | 14 | 2019-12-05 21:17 | 15 |  |  |  |  | Y |  |  |  | Y | [5 empty] | 188.8 | 0 | [23 empty] | 2.52 | 0 | A | [9 empty] | 0 | 0 | 271 | 0 | 0 | 0 | 0 | 499 | 0 | 0 | 0 | 0 | 0 | 106
2019-12-05 | B55875 | 2 | 중탄소 | 42CRMO4HH |  | Al 탈산 | B | 15 | 3 | 54150 | 102.52 | B | B |  | B | 1 |  | 1 | 1540 | 1536 | 7400 |  |  | 7400 | 78.47 | 14 | 94304 | 1637 |  | Y | 46 | 37 |  |  | B55872 | 05 |  |  |  | 최남길 | 2 |  |  |  |  | Y |  | 106.65 | 14-2 | 87.44 | 0 | A |  | 1618 | 1 | 0.12 | 1563 | 1.06 | 70 | 27 | 211 | 3:31 | 18 | 19 | 0 | 0 |  | 0 | 0 |  | AR | 2019-12-05 21:34 | 2019-12-05 22:10 | 37 | 2019-12-05 21:24 | 47 |  |  |  |  | Y |  | Y | Y | [5 empty] | 3.3 | 14.41 | 0 | [23 empty] | 0.08 | 0.08 | A | [9 empty] | 1383 | 0 | 219 | 0 | 0 | 248 | 0 | 588 | 0 | 0 | 0 | 0 | 0 | 25 |  |  | 5
2019-12-05 | C53465 | 3 | 중탄소 | SM45CB | 연주시작 | Si 탈산 | T | 35 | 75 | 51250 | 103.47 | B | B | B |  | 1 |  | 1 | 1535 | 1513 | 8890 |  |  | 8890 | 92.46 | 35 | 96145 | 1629 |  | Y | 67 | 47 |  |  | C53462 | 07 |  |  |  | 박재승 | 3 |  |  | Y |  | Y |  | 103.75 | 12-3 | 372.32 | 0 | A |  | 1629 | 2 | 0.45 | 1583 | 1.77 | 90 | 41 | 425 | 7:05 | 7 | 8 | 0 | 0 |  | 0 | 10 |  | N2 | 2019-12-05 21:52 |  | 19 | 2019-12-05 21:41 | 31 |  |  |  |  | Y | [5 empty] | N |  |  |  | 3.19 | 0 | [23 empty] | 0.01 | 0 | A | [9 empty] | 0 | 0 | 36 | 0 | 0 | 0 | 0 | 702 | 0 | 0 | 0 | 0 | 0 | 22 |  |  | 9 |  | 1
2019-12-05 | A55904 | 1 | 고탄소 | STB2D |  | Al 탈산 | B | 29 | 3 | 53400 | 81.98 | B | B | D |  | 1 | 1 |  | 1520 | 1565 | 4900 |  |  | 4900 | 48.26 | 12 | 101532 | 1562 |  | Y | 43 | 31 | [7 empty] | 이호남 | 2 |  | N | Y |  |  |  | 107 | 14-3 | 297.62 | 0 | A |  | 1562 | 3 | 0.23 | 1521 | 1.03 | 67 | 34 | 268 | 4:28 | 25 | 25 | 85 | 0 |  | 0 |  |  | AR | 2019-12-05 22:10 | 2019-12-05 22:38 | 28 | 2019-12-05 22:10 | 28 |  |  |  |  | Y |  |  |  | Y | [5 empty] | 225.61 | 0 | [23 empty] | 3.47 | 0 | A | [9 empty] | 0 | 77 | 159 | 0 | 0 | 0 | 0 | 793 | 0 | 0 | 0 | 0 | 0 | 63
2019-12-05 | B55876 | 2 | 중탄소 | 42CRMO4HH | 잔강최소화전 | Al 탈산 | B | 22 | 29 | 51950 | 97.57 | B | B |  | D | 1 |  | 1 | 1540 | 1555 | 7600 |  |  | 7600 | 61.48 | 16 | 123622 | 1635 |  | Y | 52 | 36 | [7 empty] | 최남길 | 2 |  |  |  |  | Y |  | 103.15 | 13-2 | 165.8 | 0 | A |  | 1611 | 1 | 0.16 | 1561 | 0 | 68 | 26 | 215 | 3:35 | 16 | 17 | 0 | 0 |  | 0 | 0 |  | AR | 2019-12-05 22:37 | 2019-12-05 23:14 | 37 | 2019-12-05 22:24 | 49 |  |  |  |  | Y |  | Y | Y | [5 empty] | 3.5 | 10.12 | 0 | [23 empty] | 0.09 | 0.09 | A | [9 empty] | 1575 | 0 | 34 | 0 | 0 | 182 | 0 | 803 | 0 | 0 | 0 | 0 | 0 | 27 |  |  | 5
2019-12-05 | C53466 | 3 | 중탄소 | SM45CB | 연주종료 | Si 탈산 | T | 33 | 86 | 50250 | 84.82 | B | D | D |  | 1 |  | 1 | 1535 | 1531 | 6000 |  |  | 6000 | 64.24 | 34 | 93398 | 1597 |  | Y | 45 | 33 | [7 empty] | 박재승 | 3 |  |  |  |  | Y |  | 97.85 | 11-5 | 163.79 | 0 | A |  | 1593 | 2 | 0.43 | 1558 | 1.17 | 65 | 29 | 365 | 6:05 | 7 | 9 | 0 | 0 |  | 0 | 10 |  | N2 | 2019-12-05 22:49 |  | 31 | 2019-12-05 22:39 | 41 |  |  |  |  | Y | [5 empty] | Y |  |  |  | 2.18 | 0 | [23 empty] | 0.31 | 0 | A | [9 empty] | 0 | 0 | 159 | 0 | 0 | 0 | 0 | 707 | 0 | 0 | 0 | 0 | 0 | 16 |  |  | 2
2019-12-05 | A55905 | 1 | 고탄소 | STB2D |  | Al 탈산 | B | 16 | 23 | 52300 | 89.48 | B | D | D |  | 1 | 1 |  | 1520 | 1590 | 4100 |  |  | 4100 | 40.38 | 12 | 101532 | 1551 |  | Y | 45 | 26 | [7 empty] | 이호남 | 2 |  | Y |  |  |  |  | 99.3 | 12-9 | 209.04 | 0 | A |  | 1551 | 3 | 0.22 | 1520 | 0.72 | 66 | 33 | 280 | 4:40 | 25 | 25 | 86 | 0 |  | 0 |  |  | AR | 2019-12-05 23:20 | 2019-12-05 23:44 | 24 | 2019-12-05 23:18 | 26 |  |  |  |  | Y |  |  |  | Y | [5 empty] | 220.38 | 0 | [23 empty] | 0.01 | 0 | A | [9 empty] | 0 | 28 | 142 | 0 | 0 | 0 | 0 | 497 | 0 | 0 | 0 | 0 | 0 | 14
2019-12-05 | B55877 | 2 | 중탄소 | SCM440HF | 잔강최소화 | Al 탈산 | B | 37 | 5 | 54350 | 87.38 | D | D |  | D | 1 |  | 1 | 1540 | 1534 | 6600 |  |  | 6600 | 67.99 | 16 | 97078 | 1634 |  | Y | 41 | 34 | [7 empty] | 김익규 | 2 |  |  |  |  | Y |  | 88.45 | 12-1 | 190.57 | 0 | A |  | 1615 | 1 | 0.12 | 1557 | 0 | 64 | 6 | 266 | 4:26 | 18 | 19 | 0 | 0 |  | 0 | 0 |  | AR | 2019-12-05 23:43 | 2019-12-06 00:32 | 50 | 2019-12-05 23:30 | 62 |  |  |  |  | Y |  | Y | Y | [5 empty] | 5 | 13.71 | 0 | [20 empty] | 0.96 |  |  | 0.1 | 0.1 | A | [9 empty] | 1022 | 91 | 23 | 0 | 0 | 132 | 0 | 853 | 0 | 505 | 122 | 0 | 0 | 10 |  |  | 5
2019-12-05 | C53467 | 3 | 중탄소 | SM45CB | 연주종료 | Si 탈산 | T | 30 | 5 | 54600 | 74 | D | D | D |  | 1 |  | 1 | 1535 | 1535 | 5500 |  |  | 5500 | 66.74 | 30 | 82410 | 1603 |  | Y | 42 | 31 | [15 empty] | 89.4 | 12-2 | 71.32 | 0 | A |  | 1593 | 2 | 0.44 | 1553 | 1.67 | 60 | 22 | 384 | 6:24 | 7 | 8 | 0 | 0 |  | 0 | 10 |  | N2 | 2019-12-05 23:47 |  | 39 | 2019-12-05 23:40 | 46 |  |  |  |  | Y | [5 empty] | Y |  |  |  | 5.93 | 0 | [23 empty] | 0.32 | 0 | A | [9 empty] | 0 | 0 | 127 | 0 | 0 | 0 | 0 | 810 | 0 | 0 | 0 | 0 | 0 | 47 |  |  | 2
2019-12-05 | A55906 | 1 | 고탄소 | STB2D | TUNDISH교체전 | Al 탈산 | B | 32 | 41 | 52200 | 106.47 | D | D | D |  | 1 | 2 |  | 1520 | 1589 | 3700 |  |  | 3700 | 41.67 | 12 | 88795 | 1562 |  | Y | 41 | 23 | [7 empty] | 김덕진 | 2 |  | Y |  |  |  |  | 104.2 | 12-10 | 201.61 | 0 | A |  | 0 | 3 | 0.26 | 1515 | -45.91 | 61 | 37 | 246 | 4:06 | 25 | 25 | 87 | 0 |  | 0 |  |  | AR | 2019-12-06 00:38 | 2019-12-06 00:47 | 9 | 2019-12-06 00:37 | 10 |  |  |  |  | Y |  |  |  | Y | [5 empty] | 135.81 | 0 | [23 empty] | 1.39 | 0 | A | [9 empty] | 0 | 0 | 134 | 7 | 0 | 0 | 0 | 296 | 0 | 0 | 0 | 0 | 0 | 24
2019-12-05 | B55878 | 2 | 중탄소 | SCM440HF |  | Al 탈산 | B | 11 | 62 | 48700 | 95.77 | D | D |  | D | 1 |  | 1 | 1540 | 1585 | 6400 |  |  | 6400 | 68.03 | 12 | 94074 | 1625 |  | Y | 43 | 39 | [7 empty] | 김익규 | 3 |  |  |  |  | Y |  |  |  | 223.5 | 0 | A |  | 1617 | 1 | 0.18 | 1549 | 0 | 56 | 23 | 287 | 4:47 | 18 | 23 | 0 | 0 |  | 0 | 0 |  | AR | 2019-12-06 00:55 | 2019-12-06 01:23 | 28 | 2019-12-06 00:45 | 38 |  |  |  |  | Y |  | Y | Y | [5 empty] | 4 | 24.79 | 0 | [20 empty] | 0.56 |  |  | 0.12 | 0.12 | A | [9 empty] | 1384 | 0 | 284 | 0 | 0 | 169 | 0 | 908 | 0 | 448 | 0 | 0 | 0 | 22 |  |  | 5
2019-12-05 | C53468 | 3 | 중탄소 | SM45CB | 연주종료 | Si 탈산 | T | 1 | 44 | 50800 | 77 | D | D | D |  | 1 |  | 1 | 1535 | 1531 | 6200 |  |  | 6200 | 57.87 | 39 | 107133 | 1590 |  | Y | 47 | 35 | [15 empty] | 105.75 | 13-1 | 98.71 | 0 | A |  | 1591 | 2 | 0.47 | 1550 | 1.86 | 57 | 21 | 559 | 9:19 | 7 | 7 | 0 | 0 |  | 0 | 10 |  | N2 | 2019-12-06 00:57 |  | 30 | 2019-12-06 00:49 | 38 |  |  |  |  | Y | [5 empty] | Y |  |  |  | 2.74 | 0 | [23 empty] | 0.15 | 0 | A | [9 empty] | 0 | 0 | 503 | 0 | 0 | 0 | 0 | 1124 | 0 | 0 | 0 | 0 | 0 | 0 |  |  | 2 | 0.0463
2019-12-05 | A55907 | 1 | 저탄소 | SCR420HN | TUNDISH교체 | Al 탈산 | B | 19 | 11 | 52800 | 101.77 | D | D | D |  | 1 | 1 |  | 1540 | 1618 | 5200 |  |  | 5200 | 35.07 | 18 | 148284 | 1661 |  | Y | 65 | 31 | RH워싱 전149.45 / 후151.25 | [6 empty] | 김덕진 | 3 |  |  | Y |  |  |  | 104.4 | 13-8 | 0.22 | 123.48 | A |  | 1661 | 3 | 0.23 | 1609 | 1.49 | 98 | 42 | 252 | 4:12 | 16 | 22 | 88 | 0 |  | 0 |  |  | N2 | 2019-12-06 01:32 | 2019-12-06 02:14 | 44 | 2019-12-06 01:30 | 46 |  |  |  |  | Y |  |  |  | Y | [5 empty] | 67.6 | 200.31 | [19 empty] | 2.41 | 1.59 |  |  | 0 | 40.05 | A | [9 empty] | 1108 | 596 | 0 | 1047 | 0 | 0 | 0 | 392 | 0 | 198 | 0 | 0 | 0 | 42 |  |  |  |  | 1
2019-12-05 | B55879 | 2 | 중탄소 | SCM440HF |  | Al 탈산 | B | 15 | 4 | 53200 | 97.58 | D | D |  | D | 1 |  | 1 | 1540 | 1537 | 7100 |  |  | 7100 | 77.93 | 15 | 91110 | 1625 |  | Y | 44 | 37 | [7 empty] | 김익규 | 2 |  |  |  |  | Y |  | 96.7 | 13-1 | 326.55 | 0 | A |  | 1611 | 1 | 0.14 | 1558 | 1.13 | 65 | 24 | 245 | 4:05 | 18 | 19 | 0 | 0 |  | 0 | 0 |  | AR | 2019-12-06 01:57 | 2019-12-06 02:33 | 36 | 2019-12-06 01:43 | 50 |  |  |  |  | Y |  | Y | Y | [5 empty] | 4 | 13.27 | 0 | [20 empty] | 0.77 |  |  | 0.14 | 0.14 | A | [9 empty] | 1338 | 0 | 294 | 0 | 0 | 151 | 0 | 758 | 0 | 421 | 0 | 0 | 0 | 7 |  |  | 5
2019-12-05 | C53469 | 3 | 중탄소 | SM45CB | 연주종료 | Si 탈산 | T | 35 | 76 | 47650 | 75.43 | D | D | D |  | 1 |  | 1 | 1535 | 1518 | 6200 |  |  | 6200 | 64.49 | 35 | 96145 | 1602 |  | Y | 46 | 33 | [15 empty] | 98.55 | 11-8 | 211.21 | 0 | A |  | 1598 | 2 | 0.46 | 1555 | 1.95 | 62 | 20 | 372 | 6:12 | 7 | 10 | 0 | 0 |  | 0 | 10 |  | N2 | 2019-12-06 02:03 |  | 33 | 2019-12-06 01:55 | 41 |  |  |  |  | Y | [5 empty] | Y |  |  |  | 2.69 | 0 | [23 empty] | 0.19 | 0 | A | [9 empty] | 0 | 0 | 175 | 0 | 0 | 0 | 0 | 712 | 0 | 0 | 0 | 0 | 0 | 15 |  |  | 2
2019-12-05 | A55908 | 1 | 저탄소 | SCR420HON |  | Al 탈산 | B | 29 | 4 | 54400 | 82.15 | D | D | D |  | 1 | 1 |  | 1540 | 1563 | 6000 |  |  | 6000 | 177.28 | 4 | 33844 | 1642 |  | Y | 46 | 32 | [7 empty] | 김덕진 | 2 |  | Y |  |  |  |  | 99.6 | 13-4 | 0 | 283.76 | A |  | 1642 | 3 | 0.24 | 1583 | 1.69 | 73 | 33 | 324 | 5:24 | 16 | 20 | 89 | 0 |  | 0 |  |  | N2 | 2019-12-06 02:40 | 2019-12-06 03:15 | 35 | 2019-12-06 02:38 | 37 | [14 empty] | 0 | 277.13 | [23 empty] | 0 | 66.68 | A | [9 empty] | 900 | 667 | 0 | 65 | 0 | 0 | 0 | 217 | 0 | 0 | 0 | 0 | 0 | 9
2019-12-05 | B55880 | 2 | 중탄소 | SCM440HF |  | Al 탈산 | B | 22 | 30 | 52250 | 106.72 | D | D |  | D | 1 |  | 1 | 1540 | 1536 | 7500 |  |  | 7500 | 75.69 | 12 | 99084 | 1634 | 366 | Y | 44 | 38 | [7 empty] | 김익규 | 3 |  |  |  |  | Y |  | 98.65 | 12-7 | 210.16 | 0 | A |  | 1610 | 1 | 0.19 | 1557 | 1.13 | 64 | 22 | 256 | 4:16 | 18 | 19 | 0 | 0 |  | 0 | 0 |  | AR | 2019-12-06 03:06 | 2019-12-06 03:38 | 32 | 2019-12-06 02:50 | 48 |  |  |  |  | Y |  | Y | Y | [5 empty] | 4 | 13.13 | 0 | [20 empty] | 0.82 |  |  | 0.19 | 0.19 | A | [9 empty] | 1241 | 0 | 285 | 0 | 0 | 150 | 0 | 1003 | 0 | 554 | 0 | 0 | 0 | 26
2019-12-05 | C53470 | 3 | 중탄소 | SM45CB | 연주종료 | Si 탈산 | T | 33 | 87 | 47950 | 71.05 | D | D | D |  | 1 |  | 1 | 1535 | 1545 | 5600 |  |  | 5600 | 44.32 | 46 | 126362 | 1596 |  | Y | 43 | 31 | [15 empty] | 100.55 | 11-8 | 76.48 | 0 | A |  | 1589 | 2 | 0.45 | 1554 | 1.67 | 61 | 18 | 421 | 7:01 | 7 | 7 | 0 | 0 |  | 0 | 10 |  | N2 | 2019-12-06 03:10 |  | 32 | 2019-12-06 03:03 | 39 |  |  |  |  | Y | [5 empty] | Y |  |  |  | 2.62 | 0 | [23 empty] | 0.24 | 0 | A | [9 empty] | 0 | 0 | 190 | 0 | 0 | 0 | 0 | 946 | 0 | 0 | 0 | 0 | 0 | 10 |  |  | 2
2019-12-05 | A55909 | 1 | 저탄소 | SCR420HON |  | Al 탈산 | B | 16 | 24 | 52000 | 78.12 | D | D | D |  | 1 | 1 |  | 1540 | 1561 | 6200 |  |  | 6200 | 61.06 | 12 | 101532 | 1624 |  | Y | 42 | 35 | [7 empty] | 김덕진 | 2 |  | Y |  |  |  |  | 100.6 | 12-10 | 0 | 229.2 | A |  | 1624 | 3 | 0.25 | 1586 | 1.09 | 76 | 37 | 320 | 5:20 | 16 | 20 | 90 | 0 |  | 0 |  |  | N2 | 2019-12-06 03:46 | 2019-12-06 04:10 | 24 | 2019-12-06 03:44 | 26 |  |  |  |  | Y |  |  |  | Y | [5 empty] | 0 | 236.83 | [23 empty] | 0 | 6.31 | A | [9 empty] | 1078 | 545 | 0 | 6 | 0 | 0 | 0 | 396 | 0 | 198 | 0 | 0 | 0 | 9
2019-12-05 | B55881 | 2 | 중탄소 | SCM440 |  | Al 탈산 | B | 37 | 6 | 54000 | 93.13 | D | D |  | D | 1 |  | 1 | 1540 | 1556 | 6400 |  |  | 6400 | 69.92 | 12 | 91530 | 1637 |  | Y | 40 | 32 | [7 empty] | 김익규 | 2 |  |  |  |  | Y |  | 94.2 | 12-7 | 42.2 | 186.85 | A |  | 1613 | 1 | 0.2 | 1547 | 1.4 | 51 | 17 | 293 | 4:53 | 15 | 20 | 0 | 0 |  | 0 | 0 |  | N2 | 2019-12-06 04:17 | 2019-12-06 04:40 | 23 | 2019-12-06 04:05 | 35 |  |  |  |  | Y |  | Y | Y | [5 empty] | 4.5 | 0 | 19.93 | [20 empty] | 0.49 |  |  | 0.14 | 0.14 | A | [9 empty] | 1359 | 0 | 275 | 0 | 0 | 161 | 0 | 744 | 0 | 398 | 0 | 0 | 0 | 22 |  |  | 2
2019-12-05 | C53471 | 3 | 중탄소 | SM45C | 연주종료 | Si 탈산 | T | 30 | 6 | 54200 | 74.95 | D | D | D |  | 1 |  | 1 | 1535 | 1529 | 5600 |  |  | 5600 | 101.93 | 20 | 54940 | 1613 |  | Y | 42 | 32 | [15 empty] | 87.45 | 11-9 | 103 | 0 | A |  | 1608 | 2 | 0.42 | 1563 | 1.8 | 70 | 29 | 376 | 6:16 | 10 | 10 | 0 | 0 |  | 0 | 10 |  | N2 | 2019-12-06 04:21 |  | 28 | 2019-12-06 04:13 | 36 |  |  |  |  | Y | [5 empty] | Y |  |  |  | 8.46 | 0 | [23 empty] | 0.36 | 0 | A | [9 empty] | 0 | 0 | 187 | 0 | 0 | 0 | 0 | 595 | 0 | 300 | 0 | 0 | 0 | 56 |  |  | 2
2019-12-05 | A55910 | 1 | 저탄소 | SCR420HON |  | Al 탈산 | B | 32 | 42 | 51800 | 83.02 | D | D | D |  | 1 | 1 |  | 1540 | 1530 | 7200 |  |  | 7200 | 85.1 | 10 | 84610 | 1631 |  | Y | 51 | 37 | [7 empty] | 김덕진 | 2 |  |  | Y |  |  |  | 104 | 12-10 | 0 | 271.07 | A |  | 1631 | 3 | 0.34 | 1582 | 1.53 | 72 | 37 | 315 | 5:15 | 16 | 19 | 91 | 0 |  | 0 |  |  | N2 | 2019-12-06 04:55 | 2019-12-06 05:09 | 15 | 2019-12-06 04:53 | 16 |  |  |  |  | Y |  |  |  | Y | [5 empty] | 0 | 213.8 | [25 empty] | A | [9 empty] | 941 | 667 | 0 | 9 | 0 | 0 | 0 | 297 | 0 | 196 | 0 | 0 | 0 | 0
2019-12-05 | B55882 | 2 | 중탄소 | SCM440 |  | Al 탈산 | B | 11 | 63 | 48100 | 97.3 | D | D |  | D | 1 |  | 1 | 1540 | 1555 | 6800 |  |  | 6800 | 44.94 | 20 | 151301 | 1624 |  | Y | 41 | 36 | [7 empty] | 김익규 | 3 |  |  |  |  | Y |  | 99.5 | 12-1 | 214 | 0 | A |  | 1607 | 1 | 0.24 | 1550 | 1.09 | 54 | 22 | 254 | 4:14 | 15 | 18 | 0 | 0 |  | 0 | 0 |  | N2 | 2019-12-06 05:18 | 2019-12-06 05:38 | 20 | 2019-12-06 05:07 | 31 |  |  |  |  | Y |  | Y | Y | [5 empty] | 4.5 | 0 | 25.68 | [20 empty] | 0.79 |  |  | 0.25 | 0.25 | A | [9 empty] | 1692 | 0 | 551 | 0 | 0 | 156 | 0 | 839 | 0 | 499 | 0 | 0 | 0 | 23
2019-12-05 | C53472 | 3 | 중탄소 | SM45C | 연주종료 | Si 탈산 | T | 1 | 45 | 50000 | 71.63 | D | D | D |  | 1 |  | 1 | 1535 | 1538 | 5600 |  |  | 5600 | 59.96 | 34 | 93398 | 1606 |  | Y | 44 | 31 | [15 empty] | 100.2 | 12-5 | 239 | 0 | A |  | 1600 | 2 | 0.46 | 1553 | 2.04 | 60 | 28 | 358 | 5:58 | 10 | 10 | 0 | 0 |  | 0 | 10 |  | N2 | 2019-12-06 05:39 |  | 7 | 2019-12-06 05:34 | 12 |  |  |  |  | Y | [5 empty] | Y |  |  |  | 3.9 | 0 | [23 empty] | 0.19 | 0 | A | [9 empty] | 0 | 0 | 237 | 0 | 0 | 0 | 0 | 619 | 0 | 300 | 0 | 0 | 0 | 10 |  |  | 2
2019-12-05 | A55911 | 1 | 저탄소 | SCR420HON |  | Al 탈산 | B | 19 | 12 | 53000 | 85.02 | D | D | A |  | 1 | 1 |  | 1540 | 1543 | 6200 |  |  | 6200 | 61.06 | 12 | 101532 | 1625 |  | Y | 46 | 35 | [7 empty] | 김덕진 | 2 |  |  | Y | [5 empty] | 0 | 282.55 | A |  | 1625 | 3 | 0.28 | 1592 | 0.87 | 82 | 43 | 359 | 5:59 | 16 | 24 | 92 | 0 |  | 0 |  |  | N2 | 2019-12-06 05:56 | 2019-12-06 06:11 | 15 | 2019-12-06 05:54 | 17 |  |  |  |  | Y |  |  |  | Y | [5 empty] | 0 | 264.49 | [23 empty] | 0 | 19.13 | A | [9 empty] | 1095 | 497 | 0 | 7 | 0 | 0 | 0 | 547 | 0 | 196 | 52 | 0 | 0 | 13
2019-12-05 | B55883 | 2 | 중탄소 | SCM440HM2 |  | Al 탈산 | B | 15 | 5 | 54000 | 94.85 | D | D |  | A | 1 |  | 1 | 1540 | 1544 | 6900 |  |  | 6900 | 190.27 | 5 | 36264 | 1635 |  | Y | 40 | 36 | [7 empty] | 김익규 | 2 |  |  |  |  | Y |  | 97.7 | 13-2 | 235.73 | 0 | A |  | 1615 | 1 | 0.22 | 1552 | 0 | 59 | 26 | 354 | 5:54 | 18 | 19 | 0 | 0 |  | 0 | 0 |  | AR | 2019-12-06 06:23 | 2019-12-06 06:42 | 19 | 2019-12-06 06:08 | 34 |  |  |  |  | Y |  | Y | Y | [5 empty] | 5 | 12.39 | 0 | [20 empty] | 0.9 |  |  | 0.37 | 0.37 | A | [9 empty] | 1509 | 0 | 289 | 0 | 0 | 163 | 0 | 875 | 0 | 539 | 0 | 0 | 0 | 16
2019-12-05 | C53473 | 3 | 중탄소 | SM45C | 연주종료 | Si 탈산 | T | 35 | 77 | 47850 | 72.43 | D | A | A |  | 1 |  | 1 | 1535 | 1522 | 5700 |  |  | 5700 | 59.29 | 35 | 96145 | 1606 |  | Y | 43 | 31 | [15 empty] | 101.05 | 11-10 | 149.8 | 0 | A |  | 1605 | 2 | 0.44 | 1555 | 2.63 | 62 | 26 | 389 | 6:29 | 10 | 11 | 0 | 0 |  | 0 | 11 |  | N2 | 2019-12-06 06:43 |  | 19 | 2019-12-06 06:32 | 30 |  |  |  |  | Y | [5 empty] | Y |  |  | 5 | 6.36 | 0 | [23 empty] | 0 | 0 | A | [9 empty] | 0 | 0 | 129 | 0 | 0 | 0 | 0 | 622 | 0 | 300 | 0 | 0 | 0 | 20 |  |  | 5
2019-12-05 | A55912 | 1 | 저탄소 | SCR420HON |  | Al 탈산 | B | 29 | 5 | 53900 | 89.32 | D | A | A |  | 1 | 1 |  | 1540 | 1535 | 6700 |  |  | 6700 | 79.19 | 10 | 84610 | 1630 |  | Y | 44 | 38 | [7 empty] | 김덕진 | 2 |  | Y |  |  |  |  | 99.4 | 13-3 | 0 | 306.56 | A |  | 1630 | 3 | 0.31 | 1581 | 1.11 | 71 | 38 | 342 | 5:42 | 16 | 22 | 93 | 0 |  | 0 |  |  | N2 | 2019-12-06 07:01 | 2019-12-06 07:15 | 14 | 2019-12-06 07:00 | 16 |  |  |  |  | Y |  |  |  | Y | [5 empty] | 0 | 295.52 | [23 empty] | 0 | 21.52 | A | [9 empty] | 867 | 687 | 0 | 13 | 0 | 0 | 0 | 419 | 0 | 299 | 52 | 0 | 0 | 18
2019-12-05 | B55884 | 2 | 중탄소 | SCM440HM2 |  | Al 탈산 | B | 22 | 31 | 51900 | 97.22 | D | A |  | A | 1 |  | 1 | 1540 | 1545 | 5800 |  |  | 5800 | 55.56 | 13 | 104390 | 1636 |  | Y | 42 | 32 | [7 empty] | 김익규 | 2 |  |  |  |  | Y |  | 95.2 | 12-3 | 240.57 | 0 | A |  | 1600 | 1 | 0.23 | 1548 | 1.27 | 55 | 20 | 241 | 4:01 | 18 | 19 | 0 | 0 |  | 0 | 0 |  | AR | 2019-12-06 07:34 | 2019-12-06 07:47 | 13 | 2019-12-06 07:20 | 27 |  |  |  |  | Y |  | Y | Y | [5 empty] | 5 | 13.4 | 0 | [20 empty] | 0.69 |  |  | 0 | 0 | A | [9 empty] | 1443 | 0 | 341 | 0 | 0 | 186 | 0 | 603 | 0 | 251 | 0 | 0 | 0 | 44
2019-12-06 | A55913 | 1 | 저탄소 | SCR420HON |  | Al 탈산 | B | 16 | 25 | 52000 | 82.75 | A | A | A |  | 1 | 1 |  | 1540 | 1558 | 6200 |  |  | 6200 | 73.28 | 10 | 84610 | 1626 |  | Y | 42 | 34 |  |  | A55910 |  |  |  |  | 정용태 | 2 |  |  | Y |  |  |  | 99.4 | 12-9 | 0 | 304.01 | A |  | 1626 | 3 | 0.28 | 1578 | 1.17 | 68 | 32 | 317 | 5:17 | 16 | 21 | 94 | 0 |  | 0 |  |  | N2 | 2019-12-06 07:56 | 2019-12-06 08:23 | 27 | 2019-12-06 07:56 | 27 |  |  |  |  | Y |  |  |  | Y | [5 empty] | 0 | 248.26 | [23 empty] | 0 | 30.12 | A | [9 empty] | 1109 | 543 | 0 | 16 | 0 | 0 | 0 | 298 | 0 | 299 | 0 | 0 | 0 | 13
2019-12-06 | C53474 | 3 | 중탄소 | SM45C | 연주종료 | Si 탈산 | T | 33 | 88 | 47750 | 82.27 | A | A | A |  | 1 |  | 1 | 1535 | 1517 | 6900 |  |  | 6900 | 54.61 | 46 | 126362 | 1604 |  | Y | 43 | 34 |  |  | C53471 | 05 |  |  |  | 도주용 | 2 |  | Y |  |  | Y | 4 | 101.65 | 11-9 | 218.63 | 0 | A |  | 1600 | 2 | 0.43 | 1555 | 1.61 | 62 | 27 | 404 | 6:44 | 10 | 11 | 0 | 0 |  | 0 | 11 |  | N2 | 2019-12-06 08:03 |  | 13 | 2019-12-06 07:52 | 24 |  |  |  |  | Y | [5 empty] | Y |  |  | 5 | 5.81 | 0 | [23 empty] | 0 | 0 | A | [9 empty] | 0 | 0 | 283 | 0 | 0 | 0 | 0 | 797 | 0 | 299 | 301 | 0 | 0 | 23 |  |  | 5 | 0.0385
2019-12-06 | B55885 | 2 | 중탄소 | SCM440HM2 |  | Al 탈산 | B | 37 | 7 | 54800 | 99.62 | A | A |  | A | 1 |  | 1 | 1540 | 1555 | 7200 |  |  | 7200 | 71.17 | 12 | 101164 | 1637 |  | Y | 42 | 37 | [7 empty] | 임현진 | 2 |  |  |  |  | Y |  | 94.4 | 12-7 | 212.76 | 0 | A |  | 1624 | 1 | 0.24 | 1558 | 1.36 | 65 | 28 | 376 | 6:16 | 18 | 19 | 0 | 0 |  | 0 | 0 |  | AR | 2019-12-06 08:39 | 2019-12-06 08:51 | 12 | 2019-12-06 08:25 | 26 |  |  |  |  | Y |  | Y | Y | [5 empty] | 4 | 16.66 | 0 | [20 empty] | 0.95 |  |  | 0.15 | 0.15 | A | [9 empty] | 1542 | 0 | 337 | 0 | 0 | 201 | 0 | 848 | 0 | 256 | 0 | 0 | 0 | 36
2019-12-06 | A55914 | 1 | 저탄소 | SCR420HON |  | Al 탈산 | B | 32 | 43 | 52300 | 79.22 | A | A | A |  | 1 | 1 |  | 1540 | 1591 | 6000 |  |  | 6000 | 59.09 | 12 | 101532 | 1637 |  | Y | 41 | 33 |  |  | A55911 |  |  |  |  | 정용태 | 3 |  |  | Y |  |  |  | 101.65 | 12-7 | 0 | 248.83 | A |  | 1637 | 3 | 0.25 | 1637 | 0 | 127 | 32 | 333 | 5:33 | 16 | 21 | 95 | 0 |  | 0 |  |  | N2 | 2019-12-06 08:58 | 2019-12-06 09:22 | 25 | 2019-12-06 08:55 | 28 |  |  |  |  | Y |  |  |  | Y | [5 empty] | 0 | 240.57 | [23 empty] | 0 | 31.19 | A | [9 empty] | 1594 | 124 | 0 | 62 | 0 | 0 | 0 | 296 | 0 | 297 | 0 | 0 | 0 | 5
2019-12-06 | C53475 | 3 | 중탄소 | SWRCH45 | 연주종료 | Al 탈산 | T | 30 | 7 | 55100 | 87.35 | A | A | A |  | 1 |  | 1 | 1535 | 1517 | 7200 |  |  | 7200 | 136.12 | 27 | 52893 | 1629 |  | Y | 48 | 35 |  |  | C53472 | 05 |  |  |  | 정종훈 | 2 |  | Y |  |  | Y | 4 | 94.8 | 12-8 | 191.51 | 0 | A |  | 1613 | 2 | 0.41 | 1561 | 1.86 | 68 | 29 | 383 | 6:23 | 7 | 12 | 0 | 0 |  | 0 | 12 |  | N2 | 2019-12-06 09:11 |  | 23 | 2019-12-06 08:59 | 35 |  |  |  |  | Y | [5 empty] | Y |  |  | 5.5 | 10.5 | 0 | [23 empty] | 0.79 | 0 | A | [9 empty] | 0 | 0 | 199 | 0 | 0 | 0 | 0 | 849 | 0 | 299 | 202 | 0 | 0 | 45
2019-12-06 | B55886 | 2 | 중탄소 | SCM440HM2 | TUNDISH교체전 | Al 탈산 | B | 11 | 64 | 48800 | 93.97 | A | A |  | A | 1 |  | 1 | 1540 | 1524 | 8600 |  |  | 8600 | 99.82 | 12 | 86157 | 1637 |  | Y | 47 | 42 | [7 empty] | 임현진 | 2 |  |  |  |  | N |  | 97.6 | 11-9 | 271.57 | 0 | A |  | 1623 | 1 | 0.2 | 1567 | 1.51 | 74 | 35 | 294 | 4:54 | 18 | 19 | 0 | 0 |  | 0 | 0 |  | AR | 2019-12-06 09:41 | 2019-12-06 09:54 | 13 | 2019-12-06 09:31 | 23 |  |  |  |  | Y |  | Y | Y | [5 empty] | 4 | 11.24 | 0 | [20 empty] | 0.96 |  |  | 0.03 | 0.03 | A | [9 empty] | 994 | 0 | 29 | 0 | 0 | 186 | 0 | 909 | 0 | 253 | 0 | 0 | 0 | 8
2019-12-06 | A55915 | 1 | 저탄소 | SCR420HON |  | Al 탈산 | B | 19 | 13 | 53000 | 76.18 | A | A | A |  | 1 | 1 |  | 1540 | 1551 | 5700 |  |  | 5700 | 67.37 | 10 | 84610 | 1628 |  | Y | 41 | 31 |  |  | A55912 |  |  |  |  | 정용태 | 2 |  | Y |  |  |  |  | 92.25 | 12-3 | 0 | 309.93 | A |  | 1628 | 3 | 0.27 | 1628 | 0 | 118 | 36 | 311 | 5:11 | 16 | 21 | 96 | 0 |  | 0 |  |  | N2 | 2019-12-06 10:08 | 2019-12-06 10:22 | 14 | 2019-12-06 10:07 | 14 |  |  |  |  | Y |  |  |  | Y | [5 empty] | 0 | 228.54 | [23 empty] | 0 | 40.97 | A | [9 empty] | 1304 | 335 | 0 | 13 | 0 | 0 | 0 | 298 | 0 | 296 | 0 | 0 | 0 | 11
2019-12-06 | C53476 | 3 | 중탄소 | SWRCH45 | 연주종료 | Al 탈산 | T | 1 | 46 | 51100 | 78.22 | A | A |  | A | 1 |  | 1 | 1535 | 1520 | 6900 |  |  | 6900 | 65.23 | 54 | 105786 | 1613 |  | Y | 46 | 32 |  |  | C53473 | 05 |  |  |  | 도주용 | 2 |  | Y |  |  | Y | 4 | 99.5 | 12-4 | 108.35 | 0 | A |  | 1600 | 1 | 0.32 | 1555 | 1.6 | 62 | 30 | 253 | 4:13 | 7 | 8 | 0 | 0 |  | 0 | 0 |  | N2 | 2019-12-06 10:16 |  | 25 | 2019-12-06 10:07 | 33 |  |  |  |  | Y | [8 empty] | 4 | 9.19 | 0 | [23 empty] | 0 | 0 | A | [9 empty] | 0 | 0 | 351 | 0 | 0 | 0 | 0 | 648 | 0 | 301 | 0 | 0 | 0 | 30
2019-12-06 | B55887 | 2 | 중탄소 | SM45CS | TUNDISH교체 | Al 탈산 | B | 15 | 6 | 53600 | 160.65 | A | A |  | A | 1 |  | 2 | 1540 | 1567 | 7300 |  |  | 7300 | 80.61 | 12 | 90555 | 1667 |  | Y | 57 | 37 | [7 empty] | 박용우 | 2 |  |  |  |  | Y |  |  |  | 243.94 | 0 | A |  | 1600 | 1 | 0.54 | 1584 | 0 | 91 | 33 | 349 | 5:49 | 15 | 21 | 0 | 0 |  | 0 | 0 |  | N2 | 2019-12-06 11:52 | 2019-12-06 11:18 | -34 | 2019-12-06 10:45 | 33 |  |  |  |  | Y |  | Y | Y | [5 empty] | 5 | 24.96 | 0 | [19 empty] | 2.42 |  |  |  | 0.04 | 0.04 | A | [9 empty] | 0 | 0 | 473 | 0 | 0 | 103 | 0 | 1310 | 0 | 408 | 103 | 0 | 0 | 42 |  |  | 9 |  | 1
2019-12-06 | A55916 | 1 | 저탄소 | SCR420HON |  | Al 탈산 | B | 29 | 6 | 53600 | 74.38 | A | A | A |  | 1 | 1 |  | 1540 | 1535 | 6500 |  |  | 6500 | 48.01 | 16 | 135376 | 1619 |  | Y | 44 | 33 |  |  | A55913 |  |  |  |  | 정용태 | 3 |  | Y | [6 empty] | 0 | 236.86 | A |  | 1619 | 3 | 0.26 | 1575 | 1.52 | 65 | 32 | 285 | 4:45 | 16 | 21 | 97 | 0 |  | 0 |  |  | N2 | 2019-12-06 11:06 | 2019-12-06 11:21 | 16 | 2019-12-06 11:05 | 17 |  |  |  |  | Y |  |  |  | Y | [5 empty] | 0 | 189.02 | [23 empty] | 0 | 51.14 | A | [9 empty] | 957 | 669 | 0 | 31 | 0 | 0 | 0 | 444 | 0 | 496 | 147 | 0 | 0 | 12
2019-12-06 | C53477 | 3 | 중탄소 | SWRCH45 | 연주종료 | Al 탈산 | T | 35 | 78 | 47950 | 70.37 | A | A |  | A | 1 |  | 1 | 1535 | 1558 | 5200 |  |  | 5200 | 52.05 | 51 | 99909 | 1607 | 703 | Y | 40 | 31 |  |  | C53473 | 05 |  |  |  | 도주용 | 2 |  | Y |  |  |  | 4 | 107.05 | 12-5 | 222.6 | 0 | A |  | 1600 | 1 | 0.52 | 1555 | 0 | 62 | 28 | 296 | 4:56 | 7 | 8 | 0 | 0 |  | 0 | 0 |  | N2 | 2019-12-06 11:19 |  | 35 | 2019-12-06 11:11 | 43 |  |  |  |  | Y | [8 empty] | 5 | 7.44 | 0 | [23 empty] | 0 | 0 | A |  |  | 10.385 | 28.726 | 48.525 | 0.249 | 4.672 | 1.689 | 1503.01 | 0 | 0 | 22 | 0 | 0 | 0 | 0 | 845 | 0 | 302 | 198 | 0 | 0 | 6
2019-12-06 | B55888 | 2 | 중탄소 | SM45CS |  | Al 탈산 | B | 22 | 32 | 52400 | 101 | A | A |  | A | 1 |  | 1 | 1540 | 1544 | 7200 |  |  | 7200 | 69.93 | 14 | 102956 | 1636 |  | Y | 56 | 38 | [7 empty] | 임현진 | 2 |  |  |  |  | Y |  |  |  | 225.82 | 0 | A |  | 1609 | 1 | 0.65 | 1555 | 0 | 62 | 27 | 329 | 5:29 | 15 | 16 | 0 | 0 |  | 0 | 0 |  | N2 | 2019-12-06 11:57 | 2019-12-06 12:17 | 21 | 2019-12-06 11:43 | 34 |  |  |  |  | Y |  | Y | Y | [5 empty] | 5 | 11.61 | 0 | [23 empty] | 0 | 0 | A | [9 empty] | 0 | 0 | 582 | 0 | 0 | 100 | 0 | 965 | 0 | 306 | 0 | 0 | 0 | 33
2019-12-06 | A55917 | 1 | 저탄소 | SCR420HON4 |  | Si 탈산 | B | 16 | 26 | 52700 | 73.45 | A | A | A |  | 1 | 1 |  | 1540 | 1526 | 6400 |  |  | 6400 | 126.07 | 6 | 50766 | 1605 |  | Y | 43 | 34 |  |  | A55914 |  |  |  |  | 정용태 | 3 |  | Y |  |  |  |  | 103.2 | 13-3 | 0 | 200.89 | A |  | 1605 | 3 | 0.26 | 1571 | 1.17 | 61 | 29 | 289 | 4:49 | 16 | 20 | 98 | 0 |  | 0 |  |  | N2 | 2019-12-06 12:08 | 2019-12-06 12:21 | 13 | 2019-12-06 12:06 | 15 |  |  |  |  | Y |  |  |  | Y | [5 empty] | 0 | 162.81 | [23 empty] | 0 | 56.88 | A | [9 empty] | 795 | 840 | 0 | 31 | 0 | 0 | 0 | 445 | 0 | 496 | 147 | 0 | 0 | 11
2019-12-06 | C53478 | 3 | 중탄소 | SWRCH45 | TUNDISH교체전 | Al 탈산 | T | 33 | 89 | 47900 | 87 | A | A | A |  | 1 |  | 1 | 1535 | 1550 | 6100 |  |  | 6100 | 62.28 | 50 | 97950 | 1622 |  | Y | 44 | 36 |  |  | C53474 | 05 |  |  |  | 도주용 | 2 |  | Y |  |  | N | 4 | 101.6 | 11-8 | 293.08 | 0 | A |  | 1609 | 2 | 0.42 | 1561 | 1.55 | 68 | 34 | 492 | 8:12 | 7 | 9 | 0 | 0 |  | 0 | 12 |  | N2 | 2019-12-06 12:44 |  | 20 | 2019-12-06 12:32 | 32 |  |  |  |  | Y | [5 empty] | Y |  |  | 5 | 5.17 | 0 | [23 empty] | 0 | 0 | A | [9 empty] | 0 | 0 | 40 | 0 | 0 | 0 | 0 | 1102 | 0 | 300 | 301 | 0 | 0 | 24 |  |  | 10
2019-12-06 | B55889 | 2 | 중탄소 | SM45CS |  | Al 탈산 | B | 37 | 8 | 54300 | 98.53 | A | A |  | A | 1 |  | 1 | 1540 | 1544 | 5900 |  |  | 5900 | 59.26 | 14 | 99554 | 1627 |  | Y | 39 | 32 | [7 empty] | 임현진 | 2 |  |  |  |  | Y |  | 99.3 | 13-3 | 248.14 | 0 | A |  | 1611 | 1 | 0.61 | 1558 | 1.43 | 65 | 19 | 327 | 5:27 | 15 | 16 | 0 | 0 |  | 0 | 0 |  | N2 | 2019-12-06 12:56 | 2019-12-06 13:18 | 22 | 2019-12-06 12:34 | 45 |  |  |  |  | Y |  | Y | Y | [5 empty] | 4 | 9.11 | 0 | [23 empty] | 0 | 0 | A | [9 empty] | 0 | 0 | 458 | 0 | 0 | 104 | 0 | 942 | 0 | 205 | 0 | 0 | 0 | 74
2019-12-06 | A55918 | 1 | 저탄소 | SCR420HON4 |  | Si 탈산 | B | 32 | 44 | 51800 | 73.63 | A | A | A |  | 1 | 1 |  | 1540 | 1549 | 6000 |  |  | 6000 | 59.09 | 12 | 101532 | 1619 |  | Y | 42 | 33 | [7 empty] | 정용태 | 2 |  | Y | [6 empty] | 0 | 220.25 | A |  | 1619 | 3 | 0.32 | 1576 | 1.43 | 66 | 32 | 308 | 5:08 | 16 | 21 | 99 | 0 |  | 0 |  |  | N2 | 2019-12-06 13:11 | 2019-12-06 13:26 | 15 | 2019-12-06 13:09 | 16 |  |  |  |  | Y |  |  |  | Y | [5 empty] | 0 | 189.65 | [23 empty] | 0 | 68.19 | A | [9 empty] | 1003 | 746 | 0 | 0 | 0 | 0 | 0 | 448 | 0 | 499 | 152 | 0 | 0 | 0
2019-12-06 | C53479 | 3 | 저탄소 | 18CRNIMO7HI |  | Al 탈산 | I | 30 | 8 | 54500 | 142.05 | A | A | B |  | 1 |  | 1 | 1560 | 1600 | 9890 |  |  | 9890 | 117.74 | 21 | 84000 | 1709 |  | INGOT | 65 | 52 | [15 empty] | 85.9 | 11-7 | 0 | 263.83 | A |  | 1697 | 2 | 0.44 | 1591 | 2.52 | 85 |  | 434 | 7:14 | 25 | 25 | 0 | 0 |  | 0 | 15 |  | N2 | 2019-12-06 14:38 |  | 19 | 2019-12-06 14:03 | [5 empty] | Y | [5 empty] | N |  |  |  | 0 | 16.97 | [18 empty] | 1.3 |  |  |  |  | 0.88 | 0.06 | B | [9 empty] | 738 | 1644 | 41 | 450 | 0 | 0 | 0 | 1003 | 0 | 300 | 0 | 0 | 0 | 18
2019-12-06 | B55890 | 2 | 중탄소 | SM45CS |  | Al 탈산 | B | 5 | 1 | 0 | 88.2 | A | A |  | A | 1 |  | 1 | 1540 | 1547 | 6900 |  |  | 6900 | 81.32 | 10 | 84850 | 1646 |  | Y | 44 | 34 | [7 empty] | 임현진 | 2 |  |  |  |  | Y |  | 155.3 |  | 198.33 | 0 | A |  | 1626 | 1 | 0.46 | 1575 | 1.42 | 82 | 36 | 256 | 4:16 | 15 | 16 | 0 | 0 |  | 0 | 0 |  | N2 | 2019-12-06 13:49 | 2019-12-06 14:13 | 23 | 2019-12-06 13:40 | 33 |  |  |  |  | Y |  | Y | Y | [6 empty] | 11.91 | 0 | 대보수 래들 | [19 empty] | 1.18 |  |  | 0 | 0 | A | [9 empty] | 0 | 0 | 480 | 0 | 0 | 102 | 0 | 1000 | 0 | 303 | 0 | 0 | 0 | 71
2019-12-06 | A55919 | 1 | 저탄소 | SCR420HON4 | TUNDISH교체전 | Si 탈산 | B | 19 | 14 | 52800 | 72.12 | A | A | B |  | 1 | 1 |  | 1540 | 1559 | 6200 |  |  | 6200 | 62.78 | 12 | 98750 | 1622 | 685 | Y | 42 | 34 | [7 empty] | 정용태 | 2 |  | Y |  |  |  |  | 104.25 | 13-7 | 0 | 218.92 | A |  | 1622 | 3 | 0.29 | 1578 | 1.57 | 68 | 35 | 322 | 5:22 | 16 | 18 | 100 | 0 |  | 0 |  |  | N2 | 2019-12-06 14:10 | 2019-12-06 14:32 | 22 | 2019-12-06 14:08 | 24 |  |  |  |  | Y |  |  |  | Y | [5 empty] | 0 | 217.39 | [23 empty] | 0 | 0.11 | A | [9 empty] | 1447 | 378 | 0 | 50 | 0 | 0 | 0 | 447 | 0 | 494 | 147 | 0 | 0 | 0
2019-12-06 | B55891 | 2 | 중탄소 | SM45CB |  | Si 탈산 | B | 15 | 7 | 52600 | 82.63 | A | A |  | B | 1 |  | 1 | 1540 | 1554 | 5200 |  |  | 5200 | 55.63 | 11 | 93467 | 1614 |  | Y | 36 | 27 | [13 empty] | Y |  | 105.8 | 13-10 | 17.28 | 7.62 | A |  | 1595 | 1 | 0.53 | 1545 | 1.11 | 52 | 23 | 277 | 4:37 | 14 | 15 | 0 | 0 |  | 0 | 0 |  | N2 | 2019-12-06 14:44 | 2019-12-06 15:12 | 29 | 2019-12-06 14:33 | 40 |  |  |  |  | Y |  | Y | Y | [5 empty] | 3.5 | 0.1 | 11 | [23 empty] | 0.04 | 0.04 | B | [9 empty] | 0 | 0 | 92 | 0 | 0 | 0 | 0 | 846 | 0 | 105 | 0 | 0 | 0 | 75
2019-12-06 | C53480 | 3 | 중탄소 | SCM440 | 연주시작 | Al 탈산 | T | 1 | 47 | 49950 | 99.38 | A | B | B |  | 1 |  | 1 | 1535 | 1518 | 8300 |  |  | 8300 | 100.72 | 30 | 82410 | 1643 |  | Y | 58 | 44 | [13 empty] | Y |  | 85.15 | 10-9 | 362.62 | 0 | A |  | 1644 | 2 | 0.42 | 1589 | 1.77 | 93 | 42 | 619 | 10:19 | 10 | 10 | 0 | 0 |  | 0 | 10 |  | N2 | 2019-12-06 15:36 |  | 24 | 2019-12-06 15:25 | 36 |  |  |  |  | Y | [5 empty] | Y |  |  |  | 2.39 | 0 | [23 empty] | 0.88 | 0.06 | A | [9 empty] | 950 | 0 | 144 | 0 | 0 | 0 | 0 | 599 | 0 | 300 | 0 | 0 | 0 | 8 |  |  | 9 |  | 1
2019-12-06 | A55920 | 1 | 중탄소 | AE51B35M | TUNDISH교체 | Al 탈산 | B | 29 | 7 | 53500 | 79.58 | B | B | B |  | 1 | 1 |  | 1530 | 1539 | 7400 |  |  | 7400 | 72.88 | 12 | 101532 | 1616 |  | Y | 44 | 40 | [7 empty] | 이호남 | 2 |  | Y |  |  |  |  | 100.55 | 13-4 | 213.54 | 0 | A |  | 1624 | 3 | 0.29 | 1578 | 1.35 | 82 | 29 | 339 | 5:39 | 16 | 18 | 101 | 0 |  | 0 |  |  | AR | 2019-12-06 15:29 | 2019-12-06 16:03 | 34 | 2019-12-06 15:27 | 36 |  |  |  |  | Y |  |  |  | Y | [5 empty] | 122.76 | 73.68 | [19 empty] | 2.25 |  |  |  | 2.75 | 0 | A | [9 empty] | 1354 | 64 | 868 | 0 | 0 | 0 | 0 | 406 | 0 | 409 | 0 | 0 | 0 | 58 |  |  |  |  | 1
2019-12-06 | B55892 | 2 | 중탄소 | SM45CB |  | Si 탈산 | B | 22 | 33 | 52200 | 88.67 | B | B |  | B | 1 |  | 1 | 1540 | 1524 | 6500 |  |  | 6500 | 63.27 | 12 | 102736 | 1627 |  | Y | 43 | 32 |  |  | B55889 | 05 |  |  |  | 최남길 | 2 |  |  |  |  | Y |  | 95.7 | 12-3 | 2.12 | 96.47 | A |  | 1597 | 1 | 0.78 | 1553 | 0.97 | 60 | 28 | 306 | 5:06 | 14 | 15 | 0 | 0 |  | 0 | 0 |  | N2 | 2019-12-06 15:56 | 2019-12-06 16:14 | 18 | 2019-12-06 15:48 | 26 |  |  |  |  | Y |  | Y | Y | [5 empty] | 4 | 0 | 12.78 | [23 empty] | 0.1 | 0.1 | A | [9 empty] | 0 | 0 | 256 | 0 | 0 | 0 | 0 | 844 | 0 | 105 | 0 | 0 | 0 | 21 |  |  | 4
2019-12-06 | A55921 | 1 | 중탄소 | AE51B35M |  | Al 탈산 | B | 16 | 27 | 52400 | 83.33 | B | B | B |  | 1 | 1 |  | 1530 | 1556 | 5700 |  |  | 5700 | 67.37 | 10 | 84610 | 1605 |  | Y | 43 | 30 | [7 empty] | 이호남 | 2 |  | Y |  |  |  |  | 101.3 | 12-10 | 231.5 | 0 | A |  | 1605 | 3 | 0.3 | 1567 | 0.97 | 71 | 30 | 263 | 4:23 | 16 | 16 | 102 | 0 |  | 0 |  |  | AR | 2019-12-06 16:33 | 2019-12-06 17:06 | 33 | 2019-12-06 16:30 | 35 |  |  |  |  | Y |  |  |  | Y | [5 empty] | 230.28 | 0 | [23 empty] | 1.79 | 0 | A | [9 empty] | 1409 | 39 | 893 | 9 | 0 | 0 | 0 | 429 | 0 | 404 | 0 | 0 | 0 | 33
2019-12-06 | C53481 | 3 | 중탄소 | SCM440 | 연주종료 | Al 탈산 | T | 35 | 79 | 47900 | 97.33 | B | B | B |  | 1 |  | 1 | 1535 | 1531 | 7900 |  |  | 7900 | 79.89 | 36 | 98892 | 1627 |  | Y | 56 | 41 | [7 empty] | 박재승 | 3 |  |  |  |  | Y |  | 107.2 | 12-5 | 278.8 | 0 | A |  | 1606 | 2 | 0.42 | 1558 | 1.5 | 62 | 34 | 414 | 6:54 | 10 | 10 | 0 | 0 |  | 0 | 10 |  | N2 | 2019-12-06 16:49 |  | 8 | 2019-12-06 16:40 | 17 |  |  |  |  | Y | [5 empty] | Y |  |  |  | 3.08 | 0 | [23 empty] | 0.88 | 0.06 | A |  |  | 11.181 | 27.806 | 49.03 | 0.214 | 4.385 | 1.763 | 1520.89 | 1478 | 0 | 174 | 0 | 0 | 0 | 0 | 502 | 0 | 300 | 0 | 0 | 0 | 41
2019-12-06 | B55893 | 2 | 중탄소 | SM45CB |  | Si 탈산 | B | 37 | 9 | 54500 | 89.4 | B | B |  | B | 1 |  | 1 | 1540 | 1545 | 6200 |  |  | 6200 | 63.76 | 13 | 97245 | 1617 |  | Y | 45 | 32 |  |  | B55890 | 05 |  |  |  | 최남길 | 2 |  |  |  |  | Y |  | 105.3 | 13-9 | 1.61 | 161.54 | A |  | 1599 | 1 | 0.64 | 1551 | 1.15 | 58 | 23 | 276 | 4:36 | 14 | 14 | 0 | 0 |  | 0 | 0 |  | N2 | 2019-12-06 17:00 | 2019-12-06 17:16 | 17 | 2019-12-06 16:48 | 28 |  |  |  |  | Y |  | Y | Y | [5 empty] | 3 | 0 | 14.13 | [23 empty] | 0.04 | 0.04 | A | [9 empty] | 0 | 0 | 36 | 0 | 0 | 0 | 0 | 988 | 0 | 0 | 0 | 0 | 0 | 35
2019-12-06 | A55922 | 1 | 중탄소 | AE51B35M |  | Al 탈산 | B | 5 | 2 | 53600 | 72.82 | B | B | B |  | 1 | 1 |  | 1530 | 1578 | 5100 |  |  | 5100 | 50.23 | 12 | 101532 | 1609 |  | Y | 41 | 27 | [7 empty] | 이호남 | 2 |  | Y |  |  |  |  | 100.45 | 13-5 | 145.52 | 0 | A |  | 1609 | 3 | 0.3 | 1578 | 1.03 | 82 | 35 | 261 | 4:21 | 16 | 16 | 103 | 0 |  | 0 |  |  | AR | 2019-12-06 17:25 | 2019-12-06 18:08 | 43 | 2019-12-06 17:23 | 45 | [8 empty] | Y | [5 empty] | 169.44 | 0 | [23 empty] | 1.69 | 0 | A | [9 empty] | 1419 | 33 | 912 | 14 | 0 | 0 | 0 | 298 | 0 | 301 | 0 | 0 | 0 | 51
2019-12-06 | C53482 | 3 | 중탄소 | SCM440 | 연주종료 | Al 탈산 | T | 33 | 90 | 47850 | 101.98 | B | B | B |  | 1 |  | 1 | 1535 | 1571 | 7000 |  |  | 7000 | 56.63 | 45 | 123615 | 1633 |  | Y | 62 | 37 | [7 empty] | 박재승 | 3 |  |  |  |  | Y |  | 92.7 | 10-10 | 138.93 | 0 | A |  | 1619 | 2 | 0.42 | 1564 | 1.83 | 68 | 32 | 663 | 11:03 | 10 | 11 | 0 | 0 |  | 0 | 10 |  | N2 | 2019-12-06 18:00 |  | 7 | 2019-12-06 17:49 | 17 |  |  |  |  | Y | [5 empty] | Y |  |  |  | 4.11 | 0 | [23 empty] | 0.88 | 0.06 | A |  |  | 10.045 | 29.425 | 48.59 | 0.322 | 4.837 | 1.651 | 1487.24 | 1146 | 0 | 27 | 0 | 0 | 0 | 0 | 712 | 0 | 300 | 98 | 0 | 0 | 23
2019-12-06 | B55894 | 2 | 중탄소 | SM45CB |  | Si 탈산 | B | 32 | 45 | 52250 | 88.18 | B | B |  | B | 1 |  | 1 | 1540 | 1535 | 6100 |  |  | 6100 | 62.84 | 12 | 97070 | 1614 |  | Y | 47 | 30 | [7 empty] | 최남길 | 2 |  |  |  |  | Y |  | 98.05 | 12-3 | 1.26 | 182.33 | A |  | 1602 | 1 | 0.71 | 1550 | 1.41 | 57 | 17 | 279 | 4:39 | 14 | 15 | 0 | 0 |  | 0 | 0 |  | N2 | 2019-12-06 18:02 | 2019-12-06 18:30 | 29 | 2019-12-06 17:53 | 37 |  |  |  |  | Y |  | Y | Y | [5 empty] | 4.2 | 0 | 24.43 | [23 empty] | 0.04 | 0.04 | B | [9 empty] | 0 | 0 | 187 | 0 | 0 | 0 | 0 | 883 | 0 | 0 | 0 | 0 | 0 | 36
2019-12-06 | A55923 | 1 | 중탄소 | AE51B35M |  | Al 탈산 | B | 19 | 15 | 52600 | 81.17 | B | B | B |  | 1 | 1 |  | 1530 | 1546 | 5800 |  |  | 5800 | 57.12 | 12 | 101532 | 1607 |  | Y | 43 | 35 | [7 empty] | 이호남 | 2 |  |  |  |  | Y |  | 102.85 | 13-5 | 193.11 | 0 | A |  | 1607 | 3 | 0.3 | 1565 | 1.11 | 69 | 27 | 290 | 4:50 | 16 | 16 | 104 | 0 |  | 0 |  |  | AR | 2019-12-06 18:34 | 2019-12-06 19:14 | 40 | 2019-12-06 18:32 | 41 |  |  |  |  | Y |  |  |  | Y | [5 empty] | 218.95 | 0 | [23 empty] | 4.71 | 0 | A | [9 empty] | 1530 | 62 | 962 | 23 | 0 | 0 | 0 | 404 | 0 | 406 | 0 | 0 | 0 | 34
2019-12-06 | C53483 | 3 | 중탄소 | AE4140W | TUNDISH교체전 | Al 탈산 | T | 30 | 9 | 54350 | 96.28 | B | B | B |  | 1 |  | 1 | 1535 | 1547 | 6600 |  |  | 6600 | 116.17 | 29 | 56811 | 1635 |  | Y | 48 | 37 |  |  | C53480 | 03 |  |  |  | 박재승 | 3 |  |  | Y |  | Y |  | 90.3 | 12-2 | 202.41 | 0 | A |  | 1621 | 2 | 0.43 | 1569 | 1.27 | 74 | 44 | 433 | 7:13 | 13 | 13 | 0 | 0 |  | 0 | 5 |  | AR | 2019-12-06 19:07 |  | 4 | 2019-12-06 18:59 | 11 |  |  |  |  | Y | [5 empty] | N |  |  |  | 6.1 | 0 | [23 empty] | 0.88 | 0.06 | A | [9 empty] | 1210 | 0 | 237 | 0 | 0 | 0 | 0 | 547 | 0 | 299 | 0 | 0 | 0 | 40 |  |  | 5
2019-12-06 | B55895 | 2 | 중탄소 | SM45CB |  | Si 탈산 | B | 15 | 8 | 53650 | 88.08 | B | B |  | B | 1 |  | 1 | 1540 | 1555 | 5400 |  |  | 5400 | 59.37 | 12 | 90951 | 1644 |  | Y | 47 | 40 | [7 empty] | 최남길 | 2 |  |  |  |  | Y |  | 97.55 | 13-1 | 6.85 | 44.23 | A |  | 1605 | 1 | 0.69 | 1552 | 1.51 | 59 | 18 | 351 | 5:51 | 14 | 15 | 0 | 0 |  | 0 | 0 |  | N2 | 2019-12-06 19:03 | 2019-12-06 19:37 | 34 | 2019-12-06 18:56 | 41 |  |  |  |  | Y |  | Y | Y | [5 empty] | 4.4 | 0 | 25.63 | [23 empty] | 0.03 | 0.03 | A | [9 empty] | 0 | 0 | 194 | 0 | 0 | 0 | 0 | 1103 | 0 | 0 | 0 | 0 | 0 | 120 |  |  | 4
2019-12-06 | A55924 | 1 | 중탄소 | AE51B35M |  | Al 탈산 | B | 29 | 8 | 53400 | 77.57 | B | B | B |  | 1 | 1 |  | 1530 | 1526 | 6600 |  |  | 6600 | 65 | 12 | 101532 | 1590 |  | Y | 45 | 35 | [7 empty] | 이호남 | 2 |  |  |  |  | Y |  | 104.7 | 13-9 | 240.44 | 0 | A |  | 1590 | 3 | 0.29 | 1563 | 0.84 | 67 | 27 | 284 | 4:44 | 16 | 16 | 105 | 0 |  | 0 |  |  | AR | 2019-12-06 19:49 | 2019-12-06 20:14 | 25 | 2019-12-06 19:48 | 26 |  |  |  |  | Y |  |  |  | Y | [5 empty] | 177.11 | 0 | [23 empty] | 10.99 | 0 | A | [9 empty] | 1563 | 42 | 981 | 20 | 0 | 0 | 0 | 405 | 0 | 406 | 0 | 0 | 0 | 47
2019-12-06 | C53484 | 3 | 저탄소 | SCM415M1 |  | Al 탈산 | I | 1 | 48 | 49650 | 115.17 | B | B | B |  | 1 |  | 1 | 1560 | 1559 | 8800 |  |  | 8800 | 92.63 | 19 | 95000 | 1677 |  | INGOT | 48 | 39 |  |  | C53481 | 05 |  |  |  | 박재승 |  |  | Y |  |  | Y |  | 100.75 | 12-5 | 296.48 | 0 | A |  | 1679 | 2 | 0.43 | 1594 | 1.63 | 80 |  | 517 | 8:37 | 20 | 25 | 0 | 0 |  | 0 | 15 |  | N2 | 2019-12-06 20:34 |  | 14 | 2019-12-06 20:18 | [5 empty] | Y | [5 empty] | N |  |  |  | 9.1 | 0 | [18 empty] | 0.9 |  |  |  |  | 0.88 | 0.06 | A | [9 empty] | 608 | 740 | 0 | 41 | 0 | 0 | 0 | 703 | 0 | 301 | 98 | 0 | 0 | 0
2019-12-06 | B55896 | 2 | 중탄소 | SM45CB |  | Si 탈산 | B | 22 | 34 | 51550 | 89.12 | B | B |  | B | 1 |  | 1 | 1540 | 1566 | 5900 |  |  | 5900 | 40.63 | 18 | 145221 | 1615 |  | Y | 48 | 29 | [7 empty] | 최남길 | 2 |  |  |  |  | Y |  | 102.75 | 12-10 | 9.88 | 205.73 | A |  | 1599 | 1 | 0.38 | 1558 | 1.24 | 65 | 24 | 297 | 4:57 | 14 | 15 | 0 | 0 | 50 | 0 | 0 |  | N2 | 2019-12-06 20:09 | 2019-12-06 20:40 | 31 | 2019-12-06 20:01 | 39 |  |  |  |  | Y |  | Y | Y | [5 empty] | 4.3 | 0 | 15.55 | [23 empty] | 0.02 | 0.02 | A | [9 empty] | 0 | 0 | 0 | 0 | 0 | 0 | 0 | 1039 | 0 | 0 | 0 | 0 | 0 | 31
2019-12-06 | A55925 | 1 | 중탄소 | AE51B35M | 잔강최소화전 | Al 탈산 | B | 16 | 28 | 52500 | 74.43 | B | B | B |  | 1 | 1 |  | 1530 | 1547 | 5500 |  |  | 5500 | 55.54 | 12 | 99033 | 1600 |  | Y | 40 | 30 | [7 empty] | 이호남 | 2 |  |  |  |  | Y |  | 95.3 | 12-4 | 211.92 | 0 | A |  | 1600 | 3 | 0.33 | 1557 | 1.3 | 61 | 23 | 308 | 5:08 | 16 | 16 | 106 | 0 |  | 0 |  |  | AR | 2019-12-06 20:47 | 2019-12-06 21:22 | 35 | 2019-12-06 20:45 | 36 |  |  |  |  | Y |  |  |  | Y | [5 empty] | 181.87 | 0 | [23 empty] | 17.57 | 0 | A | [9 empty] | 1438 | 33 | 907 | 0 | 0 | 0 | 0 | 505 | 0 | 510 | 0 | 0 | 0 | 19
2019-12-06 | B55897 | 2 | 중탄소 | SM45CR2 |  | Si 탈산 | B | 37 | 10 | 54500 | 103.5 | B | B |  | B | 1 |  | 1 | 1540 | 1557 | 6900 |  |  | 6900 | 166.08 | 5 | 41545 | 1635 | 373 | Y | 50 | 35 | [7 empty] | 최남길 | 2 |  |  |  |  | Y |  | 103.6 | 13-7 | 9.19 | 46.46 | A |  | 1622 | 1 | 0.54 | 1569 | 1.27 | 75 | 34 | 260 | 4:20 | 15 | 16 | 0 | 0 |  | 0 | 0 |  | N2 | 2019-12-06 21:27 | 2019-12-06 21:45 | 19 | 2019-12-06 21:09 | 36 |  |  |  |  | Y |  | Y | Y | [5 empty] | 5.1 | 0 | 15.95 | [23 empty] | 0.18 | 0.18 | B | [9 empty] | 38 | 0 | 198 | 0 | 0 | 0 | 0 | 1109 | 0 | 0 | 0 | 0 | 0 | 70 |  |  | 5
2019-12-06 | C53485 | 3 | 중탄소 | SM50C | 연주시작 | Al 탈산 | T | 35 | 80 | 48250 | 104.15 | B | B | B |  | 1 |  | 1 | 1530 | 1559 | 6900 |  |  | 6900 | 71.77 | 35 | 96145 | 1652 | 359 | Y | 48 | 37 | [7 empty] | 박재승 | 3 |  |  |  |  | Y |  | 105.75 | 12-4 | 301.25 | 0 | A |  | 1635 | 2 | 0.43 | 1580 | 1.53 | 91 | 44 | 468 | 7:48 | 10 | 10 | 0 | 0 |  | 0 | 10 |  | N2 | 2019-12-06 21:35 |  | 17 | 2019-12-06 21:15 | 37 |  |  |  |  | Y | [5 empty] | Y |  |  |  | 4.37 | 0 | [23 empty] | 0.88 | 0.06 | A | [9 empty] | 0 | 0 | 22 | 0 | 0 | 0 | 0 | 397 | 0 | 300 | 0 | 0 | 0 | 0 |  |  |  |  | 1
2019-12-06 | A55926 | 1 | 중탄소 | AE51B35 | 잔강최소화 | Al 탈산 | B | 5 | 3 | 53600 | 77.1 | B | B | B |  | 1 | 1 |  | 1530 | 1551 | 6300 |  |  | 6300 | 65.57 | 13 | 96083 | 1602 | 371 | Y | 45 | 34 | [7 empty] | 이호남 | 2 |  |  |  |  | Y |  | 104.8 | 13-10 | 146.24 | 0 | A |  | 1602 | 3 | 0.32 | 1577 | 0.78 | 77 | 7 | 298 | 4:58 | 16 | 16 | 107 | 0 |  | 0 |  |  | AR | 2019-12-06 21:49 | 2019-12-06 22:20 | 47 | 2019-12-06 21:49 | 47 |  |  |  |  | Y |  |  |  | Y | [5 empty] | 179.19 | 0 | [23 empty] | 18.73 | 0 | A | [9 empty] | 1293 | 53 | 743 | 28 | 0 | 0 | 0 | 296 | 0 | 298 | 0 | 0 | 0 | 50
2019-12-06 | B55898 | 2 | 중탄소 | SM45CR2 |  | Si 탈산 | B | 32 | 46 | 52050 | 94.05 | B | B |  | D | 1 |  | 1 | 1540 | 1545 | 7300 |  |  | 7300 | 81.88 | 11 | 89159 | 1636 |  | Y | 45 | 37 | [7 empty] | 최남길 | 2 |  |  |  |  | Y |  | 104.75 | 12-10 | 3.46 | 53.01 | A |  | 1611 | 1 | 0.61 | 1558 | 1.22 | 64 | 36 | 274 | 4:34 | 15 | 16 | 0 | 0 |  | 0 | 0 |  | N2 | 2019-12-06 22:38 | 2019-12-06 22:48 | 10 | 2019-12-06 22:25 | 22 |  |  |  |  | Y |  | Y | Y | [5 empty] | 4 | 0 | 20.74 | [23 empty] | 0.43 | 0.43 | A | [9 empty] | 0 | 0 | 351 | 0 | 0 | 0 | 0 | 1719 | 0 | 0 | 0 | 0 | 0 | 25 |  |  | 5
2019-12-06 | C53486 | 3 | 중탄소 | SM50C | 연주종료 | Al 탈산 | T | 33 | 91 | 47850 | 84.08 | B | B | D |  | 1 |  | 1 | 1530 | 1530 | 6300 |  |  | 6300 | 46.8 | 49 | 134603 | 1611 |  | Y | 49 | 34 |  |  | C53484 | 03 |  |  |  | 박재승 | 3 |  |  | Y |  | Y |  | 103.65 | 11-10 | 225.24 | 0 | A |  | 1603 | 2 | 0.43 | 1557 | 1.7 | 68 | 32 | 398 | 6:38 | 10 | 12 | 0 | 0 |  | 0 | 10 |  | N2 | 2019-12-06 22:27 |  | 35 | 2019-12-06 22:18 | 43 |  |  |  |  | Y | [5 empty] | Y |  |  |  | 5.62 | 0 | [23 empty] | 0.32 | 0 | A | [9 empty] | 0 | 0 | 16 | 0 | 0 | 0 | 0 | 404 | 0 | 299 | 0 | 0 | 0 | 16 |  |  | 5
2019-12-06 | A55927 | 1 | 중탄소 | AE51B35 | 잔강최소화전 | Al 탈산 | B | 19 | 16 | 52300 | 77.22 | B | D | D |  | 1 | 1 |  | 1530 | 1523 | 7000 |  |  | 7000 | 78.72 | 13 | 88923 | 1617 |  | Y | 47 | 37 | [17 empty] | 174.22 | 0 | A |  | 1617 | 3 | 0.27 | 1578 | 1.3 | 78 | 29 | 270 | 4:30 | 16 | 16 | 108 | 0 |  | 0 |  |  | AR | 2019-12-06 22:54 | 2019-12-06 23:41 | 47 | 2019-12-06 22:54 | 47 |  |  |  |  | Y |  |  |  | Y | [5 empty] | 142.02 | 0 | [23 empty] | 19.91 | 0 | A | [9 empty] | 1360 | 44 | 751 | 29 | 0 | 0 | 0 | 450 | 0 | 300 | 0 | 0 | 0 | 27
2019-12-06 | C53487 | 3 | 고탄소 | SM53C | 연주종료 | Al 탈산 | T | 30 | 10 | 52900 | 77.12 | D | D | D |  | 1 |  | 1 | 1530 | 1533 | 5700 |  |  | 5700 | 103.75 | 20 | 54940 | 1769 |  | Y | 43 | 33 | [15 empty] | 96.15 | 12-9 | 80.18 | 0 | A |  | 1599 | 2 | 0.39 | 1558 | 1.58 | 70 | 26 | 286 | 4:46 | 13 | 13 | 0 | 0 |  | 0 | 10 |  | N2 | 2019-12-06 23:27 |  | 41 | 2019-12-06 23:19 | 49 |  |  |  |  | Y | [5 empty] | Y |  |  |  | 5.02 | 0 | [23 empty] | 0.3 | 0 | A | [9 empty] | 0 | 0 | 204 | 0 | 0 | 0 | 0 | 595 | 0 | 301 | 0 | 0 | 0 | 0 |  |  | 2
2019-12-06 | B55899 | 2 | 중탄소 | SM45CR2 |  | Si 탈산 | B | 15 | 9 | 53150 | 89.7 | D | D |  | D | 1 |  | 1 | 1540 | 1524 | 6700 |  |  | 6700 | 70.97 | 11 | 94410 | 1614 |  | Y | 41 | 37 | [7 empty] | 최남길 | 2 |  |  |  |  | Y |  | 96.15 | 12-9 | 0 | 209.67 | A |  | 1610 | 1 | 0.58 | 1560 | 1.33 | 66 | 34 | 267 | 4:27 | 15 | 16 | 0 | 0 |  | 0 | 0 |  | N2 | 2019-12-06 23:46 | 2019-12-06 23:52 | 6 | 2019-12-06 23:31 | 22 |  |  |  |  | Y |  | Y | Y | [5 empty] | 4 | 0 | 10.17 | [23 empty] | 0.6 | 0.6 | A | [9 empty] | 24 | 0 | 213 | 0 | 0 | 0 | 0 | 1551 | 0 | 0 | 0 | 0 | 0 | 30 |  |  | 5
2019-12-06 | A55928 | 1 | 중탄소 | AE1030P | 잔강최소화, 교체전 | Al 탈산 | B | 29 | 9 | 53400 | 84.2 | D | D | D |  | 1 | 1 |  | 1530 | 1548 | 5700 |  |  | 5700 | 67.37 | 10 | 84610 | 1639 |  | Y | 50 | 31 | [7 empty] | 김덕진 | 2 | [8 empty] | 169.57 | 3.93 | A |  | 1639 | 3 | 0.21 | 1583 | 1.75 | 80 | 14 | 302 | 5:02 | 13 | 13 | 109 | 0 |  | 0 |  |  | N2 | 2019-12-07 00:01 | 2019-12-07 00:46 | 60 | 2019-12-06 23:58 | 63 |  |  |  |  | Y |  |  |  | Y | [5 empty] | 93.01 | 84.86 | [23 empty] | 21.13 | 0 | A | [9 empty] | 0 | 0 | 871 | 20 | 0 | 0 | 0 | 299 | 0 | 197 | 0 | 0 | 0 | 62
2019-12-06 | C53488 | 3 | 고탄소 | SM53C | 연주종료 | Al 탈산 | T | 1 | 49 | 50000 | 79.38 | D | D | D |  | 1 |  | 1 | 1530 | 1541 | 5200 |  |  | 5200 | 51.16 | 37 | 101639 | 1608 |  | Y | 42 | 32 | [15 empty] | 99.05 | 12-3 | 206.58 | 0 | A |  | 1601 | 2 | 0.4 | 1550 | 1.76 | 62 | 26 | 328 | 5:28 | 13 | 15 | 0 | 0 |  | 0 | 10 |  | N2 | 2019-12-07 00:34 |  | 34 | 2019-12-07 00:25 | 43 |  |  |  |  | Y | [5 empty] | Y |  |  |  | 4.56 | 0 | [23 empty] | 0.11 | 0 | A | [9 empty] | 0 | 0 | 866 | 0 | 0 | 0 | 0 | 511 | 0 | 299 | 0 | 0 | 0 | 41 |  |  | 2
2019-12-06 | B55900 | 2 | 중탄소 | SM45CR2 |  | Si 탈산 | B | 22 | 35 | 51450 | 86.32 | D | D |  | D | 1 |  | 1 | 1540 | 1524 | 6700 |  |  | 6700 | 71.38 | 11 | 93869 | 1614 | 340 | Y | 42 | 35 |  |  | B55897 | 05 |  |  |  | 김익규 | 3 |  | Y |  |  |  |  | 97.65 | 12-5 | 0 | 327.13 | A |  | 1606 | 1 | 0.67 | 1548 | 1.53 | 54 | 24 | 311 | 5:11 | 15 | 16 | 0 | 0 |  | 0 | 0 |  | N2 | 2019-12-07 00:53 | 2019-12-07 01:02 | 10 | 2019-12-07 00:42 | 21 |  |  |  |  | Y |  | Y | Y | [5 empty] | 3.7 | 0 | 18.71 | [23 empty] | 0.47 | 0.47 | A | [9 empty] | 0 | 0 | 313 | 0 | 0 | 0 | 0 | 1361 | 0 | 0 | 0 | 0 | 0 | 65 |  |  | 5
2019-12-06 | A55929 | 1 | 고탄소 | P-AE1055LSM | TUNDISH교체 | Al 탈산 | B | 16 | 29 | 52700 | 94.67 | D | D | D |  | 1 | 1 |  | 1520 | 1550 | 5500 |  |  | 5500 | 65 | 10 | 84610 | 1631 |  | Y | 47 | 41 | [7 empty] | 김덕진 | 2 | [6 empty] | 99.9 | 12-8 | 0 | 303.58 | A |  | 1631 | 3 | 0.2 | 1571 | 1.28 | 87 | 30 | 302 | 5:02 | 25 | 30 | 110 | 0 |  | 0 |  |  | N2 | 2019-12-07 01:20 | 2019-12-07 02:25 | 66 | 2019-12-07 01:19 | 67 |  |  |  |  | Y |  |  |  | Y | [5 empty] | 0 | 220.87 | [19 empty] | 1.36 |  |  |  | 22.57 | 0 | A |  |  | 8.687 | 24.648 | 57.57 | 0.19 | 6.627 | 2.335 | 1834.27 | 55 | 0 | 808 | 26 | 0 | 0 | 0 | 597 | 0 | 598 | 0 | 0 | 0 | 51 |  |  |  |  | 1
2019-12-06 | C53489 | 3 | 고탄소 | SM53C | 연주종료 | Al 탈산 | T | 35 | 81 | 47850 | 85.27 | D | D | D |  | 1 |  | 1 | 1530 | 1522 | 6600 |  |  | 6600 | 50.05 | 48 | 131856 | 1544 |  | Y | 47 | 36 | [15 empty] | 103.9 | 12-2 | 88.43 | 0 | A |  | 1600 | 2 | 0.4 | 1558 | 1.45 | 70 | 32 | 303 | 5:03 | 13 | 15 | 0 | 0 |  | 0 | 10 |  | N2 | 2019-12-07 01:45 |  | 27 | 2019-12-07 01:36 | 36 |  |  |  |  | Y | [5 empty] | Y |  |  |  | 4.45 | 0 | [23 empty] | 0.31 | 0 | A | [9 empty] | 0 | 0 | 0 | 0 | 0 | 0 | 0 | 694 | 0 | 301 | 0 | 0 | 0 | 0 |  |  | 2
2019-12-06 | B55901 | 2 | 중탄소 | SM45CR2 |  | Si 탈산 | B | 37 | 11 | 54000 | 83.47 | D | D |  | D | 1 |  | 1 | 1540 | 1535 | 5500 |  |  | 5500 | 55.63 | 13 | 98859 | 1636 |  | Y | 33 | 27 |  |  | B55898 | 05 |  |  |  | 김익규 | 3 |  | Y |  |  | N |  | 94.6 | 12-7 | 0 | 136.49 | A |  | 1606 | 1 | 0.45 | 1545 | 1.34 | 51 | 20 | 274 | 4:34 | 15 | 16 | 0 | 0 |  | 0 | 0 |  | N2 | 2019-12-07 01:59 | 2019-12-07 02:15 | 16 | 2019-12-07 01:47 | 28 |  |  |  |  | Y |  | Y | Y | [5 empty] | 5.2 | 0 | 7.25 | [23 empty] | 0.35 | 0.35 | A | [9 empty] | 20 | 0 | 55 | 0 | 0 | 0 | 0 | 972 | 0 | 0 | 0 | 0 | 0 | 120 |  |  | 5
2019-12-06 | A55930 | 1 | 고탄소 | P-AE1055LSM |  | Al 탈산 | B | 5 | 4 | 53500 | 91.68 | D | D | D |  | 1 | 1 |  | 1520 | 1540 | 5600 |  |  | 5600 | 66.19 | 10 | 84610 | 1611 |  | Y | 45 | 36 | [7 empty] | 김덕진 | 2 | [6 empty] | 103.1 | 13-8 | 43.28 | 205.39 | A |  | 1611 | 3 | 0.2 | 1562 | 1.04 | 78 | 33 | 262 | 4:22 | 25 | 30 | 111 | 0 |  | 0 |  |  | N2 | 2019-12-07 02:44 | 2019-12-07 03:27 | 44 | 2019-12-07 02:43 | 44 |  |  |  |  | Y |  |  |  | Y | [5 empty] | 0 | 234.17 | [23 empty] | 24.08 | 0 | A |  |  | 7.449 | 25.35 | 57.214 | 0.211 | 7.68 | 2.256 | 1918.58 | 0 | 43 | 875 | 31 | 0 | 0 | 0 | 394 | 0 | 115 | 0 | 0 | 0 | 42
2019-12-06 | C53490 | 3 | 고탄소 | SM53CCF | 연주종료 | Al 탈산 | T | 32 | 47 | 51100 | 83.18 | D | D | D |  | 1 |  | 1 | 1530 | 1552 | 5600 |  |  | 5600 | 97.08 | 21 | 57687 | 1606 |  | Y | 42 | 34 | [15 empty] | 93.75 | 11-8 | 111.69 | 0 | A |  | 1596 | 2 | 0.41 | 1553 | 1.34 | 68 | 29 | 305 | 5:05 | 13 | 15 | 0 | 0 |  | 0 | 10 |  | AR | 2019-12-07 02:45 |  | 34 | 2019-12-07 02:36 | 43 |  |  |  |  | Y | [5 empty] | Y |  |  |  | 4.7 | 0 | [23 empty] | 0.42 | 0 | A | [9 empty] | 53 | 0 | 1070 | 0 | 0 | 0 | 0 | 736 | 0 | 300 | 0 | 0 | 0 | 7 |  |  | 2
2019-12-06 | B55902 | 2 | 중탄소 | SM45CR2 | TUNDISH교체전 | Si 탈산 | B | 31 | 1 | 53350 | 94.32 | D | D |  | D | 1 |  | 1 | 1540 | 1546 | 8000 |  |  | 8000 | 89.22 | 11 | 89670 | 1636 |  | Y | 45 | 41 |  |  | B55899 | 05 |  |  |  | 김익규 | 2 |  | Y |  |  | Y |  | 106.65 | 14-3 | 0 | 223.85 | A |  | 1620 | 1 | 0.41 | 1556 | 0 | 62 | 21 | 322 | 5:22 | 15 | 16 | 0 | 0 |  | 0 | 0 |  | N2 | 2019-12-07 03:10 | 2019-12-07 03:21 | 11 | 2019-12-07 02:55 | 26 |  |  |  |  | Y |  | Y | Y | [5 empty] | 2.8 | 0 | 9.35 | [23 empty] | 0.35 | 0.35 | A | [9 empty] | 20 | 0 | 350 | 0 | 0 | 0 | 0 | 1468 | 0 | 0 | 0 | 0 | 0 | 27 |  |  | 5
2019-12-06 | C53491 | 3 | 고탄소 | SM53CCF | 연주종료 | Al 탈산 | T | 30 | 11 | 53500 | 88.28 | D | D | D |  | 1 |  | 1 | 1530 | 1528 | 5500 |  |  | 5500 | 60.67 | 33 | 90651 | 1601 |  | Y | 42 | 32 | [15 empty] | 97.05 | 12-9 | 81.33 | 0 | A |  | 1599 | 2 | 0.43 | 1552 | 1.57 | 67 | 31 | 491 | 8:11 | 13 | 14 | 0 | 0 |  | 0 | 10 |  | AR | 2019-12-07 03:56 |  | 23 | 2019-12-07 03:39 | 39 |  |  |  |  | Y | [5 empty] | Y |  |  |  | 6.23 | 0 | [23 empty] | 0.97 | 0 | A | [9 empty] | 0 | 0 | 912 | 0 | 0 | 0 | 0 | 741 | 0 | 300 | 0 | 0 | 0 | 23 |  |  | 2
2019-12-06 | B55903 | 2 | 저탄소 | SCM420HT | TUNDISH교체 | Al 탈산 | B | 15 | 10 | 52600 | 113.97 | D | D |  | D | 1 |  | 1 | 1555 | 1556 | 8500 |  |  | 8500 | 86.76 | 15 | 97977 | 1667 |  | Y | 50 | 43 |  |  | B55900 | 05 |  |  |  | 김익규 | 2 |  |  | Y |  | N |  | 96.7 | 12-9 | 0 | 281.31 | A |  | 1653 | 1 | 0.42 | 1582 | 1.38 | 72 | 29 | 319 | 5:19 | 18 | 21 | 0 | 0 |  | 0 | 0 |  | N2 | 2019-12-07 04:28 | 2019-12-07 04:48 | 20 | 2019-12-07 04:04 | 44 |  |  |  |  | Y |  | Y | Y | [5 empty] | 4 | 0 | 11.54 | [19 empty] | 2.52 | 1.24 |  |  | 0.19 | 0.19 | A | [9 empty] | 840 | 750 | 26 | 0 | 0 | 272 | 0 | 980 | 0 | 641 | 0 | 0 | 0 | 0 |  |  | 7 |  | 1
2019-12-06 | A55931 | 1 | 고탄소 | AE1055LS |  | Al 탈산 | B | 19 | 17 | 52200 | 108.67 | D | D | D |  | 1 | 1 |  | 1520 | 1552 | 5300 |  |  | 5300 | 39.15 | 16 | 135376 | 1614 |  | Y | 40 | 35 | [7 empty] | 김덕진 | 2 | [8 empty] | 0.05 | 223.02 | A |  | 1614 | 3 | 0.25 | 1551 | 0.95 | 67 | 28 | 409 | 6:49 | 25 | 30 | 112 | 0 |  | 0 |  |  | N2 | 2019-12-07 04:24 | 2019-12-07 04:38 | 14 | 2019-12-07 04:22 | 16 | [8 empty] | Y | [5 empty] | 0 | 413.22 | [23 empty] | 24.08 | 10.1 | B |  |  | 8.458 | 23.998 | 57.153 | 0.136 | 6.757 | 2.381 | 1908.49 | 70 | 0 | 859 | 16 | 0 | 0 | 0 | 544 | 0 | 195 | 0 | 0 | 0 | 35
2019-12-06 | C53492 | 3 | 고탄소 | SM53CCF | 연주종료 | Al 탈산 | T | 1 | 50 | 49250 | 79.68 | D | D | D |  | 1 |  | 1 | 1530 | 1512 | 5900 |  |  | 5900 | 65.08 | 33 | 90651 | 1598 |  | Y | 42 | 32 | [15 empty] | 96.55 | 12-1 | 103.06 | 0 | A |  | 1591 | 2 | 0.42 | 1548 | 1.48 | 63 | 28 | 361 | 6:01 | 13 | 13 | 0 | 0 |  | 0 | 10 |  | AR | 2019-12-07 04:50 |  | 31 | 2019-12-07 04:41 | 40 |  |  |  |  | Y | [5 empty] | Y |  |  |  | 4.98 | 0 | [23 empty] | 0.33 | 0 | A | [9 empty] | 81 | 0 | 1005 | 0 | 0 | 0 | 0 | 736 | 0 | 299 | 0 | 0 | 0 | 17 |  |  | 2
2019-12-06 | A55932 | 1 | 고탄소 | P-AE1055LSM |  | Al 탈산 | B | 29 | 10 | 53100 | 98.67 | D | D | D |  | 1 | 1 |  | 1520 | 1533 | 5800 |  |  | 5800 | 114.25 | 6 | 50766 | 1599 |  | Y | 55 | 39 | [7 empty] | 김덕진 | 2 |  |  | Y |  |  |  | 105.3 | 13-9 | 0.39 | 289.64 | A |  | 1599 | 3 | 0.21 | 1549 | 1.14 | 65 | 33 | 298 | 4:58 | 25 | 30 | 113 | 0 |  | 0 |  |  | N2 | 2019-12-07 05:17 | 2019-12-07 05:41 | 24 | 2019-12-07 05:17 | 24 |  |  |  |  | Y |  |  |  | Y | [5 empty] | 0 | 248.29 | [23 empty] | 24.08 | 12.06 | A |  |  | 8.82 | 23.42 | 57.881 | 0.161 | 6.562 | 2.471 | 1897.86 | 62 | 0 | 823 | 15 | 0 | 0 | 0 | 820 | 0 | 199 | 0 | 0 | 0 | 40
2019-12-06 | B55904 | 2 | 저탄소 | SCM420HT |  | Al 탈산 | B | 22 | 36 | 52400 | 111.73 | D | D |  | D | 1 |  | 1 | 1555 | 1546 | 9300 |  |  | 9300 | 101.24 | 12 | 91861 | 1647 |  | Y | 60 | 48 |  |  | B55901 | 05 |  |  |  | 김익규 | 3 |  |  | Y |  | Y |  | 108 | 13-5 | 0 | 289.29 | A |  | 1628 | 1 | 0.41 | 1569 | 1.23 | 59 | 29 | 297 | 4:57 | 18 | 19 | 0 | 0 |  | 0 | 0 |  | N2 | 2019-12-07 05:35 | 2019-12-07 05:47 | 12 | 2019-12-07 05:22 | 25 |  |  |  |  | Y |  | Y | Y | [5 empty] | 3 | 0 | 13.02 | [23 empty] | 0.62 | 0.62 | A | [9 empty] | 1126 | 592 | 55 | 0 | 0 | 253 | 0 | 1128 | 0 | 665 | 120 | 0 | 0 | 7 |  |  | 5
2019-12-06 | C53493 | 3 | 고탄소 | SM53CCF | 연주종료 | Al 탈산 | T | 35 | 82 | 47700 | 82.72 | D | D | A |  | 1 |  | 1 | 1530 | 1524 | 6100 |  |  | 6100 | 67.29 | 33 | 90651 | 1552 |  | Y | 44 | 34 | [15 empty] | 98.2 | 11-6 | 80.29 | 0 | A |  | 1593 | 2 | 0.43 | 1544 | 1.81 | 59 | 30 | 354 | 5:54 | 13 | 13 | 0 | 0 |  | 0 | 12 |  | AR | 2019-12-07 06:08 |  | 13 | 2019-12-07 05:56 | 25 |  |  |  |  | Y | [5 empty] | Y |  |  | 5.2 | 6.19 | 0 | [23 empty] | 1.43 | 0 | A | [9 empty] | 61 | 0 | 976 | 0 | 0 | 0 | 0 | 737 | 0 | 301 | 0 | 0 | 0 | 20 |  |  | 5
2019-12-06 | A55933 | 1 | 고탄소 | P-AE1055LSM |  | Al 탈산 | B | 16 | 30 | 52000 | 95.25 | D | D | A |  | 1 | 1 |  | 1520 | 1569 | 4900 |  |  | 4900 | 48.26 | 12 | 101532 | 1602 |  | Y | 44 | 32 | [7 empty] | 김덕진 | 2 |  |  | Y |  |  |  | 108.35 | 13-7 | 83.9 | 102.65 | A |  | 1602 | 3 | 0.21 | 1551 | 1 | 67 | 37 | 335 | 5:35 | 25 | 30 | 114 | 0 |  | 0 |  |  | N2 | 2019-12-07 06:24 | 2019-12-07 06:47 | 22 | 2019-12-07 06:24 | 22 |  |  |  |  | Y |  |  |  | Y | [5 empty] | 0 | 325.81 | [23 empty] | 25.32 | 12.52 | A |  |  | 8.058 | 25.279 | 55.7 | 0.135 | 6.912 | 2.203 | 1848.94 | 41 | 0 | 816 | 23 | 0 | 0 | 0 | 542 | 0 | 391 | 0 | 0 | 0 | 18
2019-12-06 | B55905 | 2 | 저탄소 | SCM420HT |  | Al 탈산 | B | 37 | 12 | 55450 | 101.28 | D | D |  | A | 1 |  | 1 | 1555 | 1567 | 7800 |  |  | 7800 | 76.01 | 13 | 102613 | 1637 |  | Y | 49 | 39 |  |  | B55902 | 05 |  |  |  | 김익규 | 2 |  |  | Y |  | Y |  | 107.65 | 14-1 | 0 | 249.83 | A |  | 1625 | 1 | 0.55 | 1563 | 1.41 | 53 | 18 | 254 | 4:14 | 18 | 19 | 0 | 0 |  | 0 | 0 |  | N2 | 2019-12-07 06:38 | 2019-12-07 06:53 | 15 | 2019-12-07 06:24 | 29 |  |  |  |  | Y |  | Y | Y | [5 empty] | 5 | 0 | 19.12 | [23 empty] | 0.19 | 0.19 | A | [9 empty] | 783 | 909 | 62 | 0 | 0 | 263 | 0 | 831 | 0 | 487 | 0 | 0 | 0 | 6
2019-12-06 | C53494 | 3 | 고탄소 | SM53CCF | 연주종료 | Al 탈산 | T | 32 | 48 | 51250 | 87.37 | D | A | A |  | 1 |  | 1 | 1530 | 1530 | 5800 |  |  | 5800 | 58.65 | 36 | 98892 | 1614 |  | Y | 42 | 31 | [15 empty] | 97.4 | 12-2 | 116.48 | 0 | A |  | 1596 | 2 | 0.42 | 1555 | 1.17 | 70 | 37 | 347 | 5:47 | 13 | 13 | 0 | 0 |  | 0 | 11 |  | AR | 2019-12-07 07:18 |  | 4 | 2019-12-07 07:07 | 15 |  |  |  |  | Y | [5 empty] | Y |  |  | 5 | 6.19 | 0 | [23 empty] | 0 | 0 | A | [9 empty] | 99 | 0 | 239 | 0 | 0 | 0 | 0 | 740 | 0 | 300 | 0 | 0 | 0 | 16
2019-12-06 | A55934 | 1 | 고탄소 | P-AE1055LSM |  | Al 탈산 | B | 5 | 5 | 52900 | 94.88 | D | A | A |  | 1 | 1 |  | 1520 | 1563 | 4900 |  |  | 4900 | 57.91 | 10 | 84610 | 1593 |  | Y | 45 | 36 |  |  | A55931 |  |  |  |  | 김덕진 | 3 |  |  | Y |  |  |  | 106.45 | 14-1 | 0 | 253.54 | A |  | 1593 | 3 | 0.22 | 1550 | 0.88 | 66 | 32 | 324 | 5:24 | 25 | 30 | 115 | 0 |  | 0 |  |  | N2 | 2019-12-07 07:25 | 2019-12-07 07:53 | 27 | 2019-12-07 07:24 | 28 |  |  |  |  | Y |  |  |  | Y | [5 empty] | 0 | 338.87 | [23 empty] | 32.91 | 12.52 | A |  |  | 7.962 | 25.749 | 55.221 | 0.099 | 6.935 | 2.144 | 1773.63 | 26 | 0 | 810 | 24 | 0 | 0 | 0 | 942 | 0 | 692 | 97 | 0 | 0 | 55
2019-12-06 | B55906 | 2 | 저탄소 | SCM420HT |  | Al 탈산 | B | 31 | 2 | 55650 | 105.77 | D | A |  | A | 1 |  | 1 | 1555 | 1586 | 6100 |  |  | 6100 | 59.72 | 12 | 102144 | 1647 |  | Y | 42 | 33 | [7 empty] | 김익규 | 3 |  |  |  |  | Y |  | 103.65 | 13-9 | 0 | 178.46 | A |  | 1617 | 1 | 0.68 | 1563 | 1.2 | 53 | 10 | 362 | 6:02 | 18 | 19 | 0 | 0 |  | 0 | 0 |  | N2 | 2019-12-07 07:44 | 2019-12-07 07:59 | 15 | 2019-12-07 07:25 | 33 |  |  |  |  | Y |  | Y | Y | [5 empty] | 5 | 0 | 51.97 | [23 empty] | 0 | 0 | A | [9 empty] | 1250 | 425 | 71 | 0 | 0 | 217 | 0 | 955 | 0 | 461 | 0 | 0 | 0 | 0
2019-12-07 | C53495 | 3 | 고탄소 | SM53CCF | 연주종료 | Al 탈산 | T | 30 | 12 | 53900 | 79.4 | A | A | A |  | 1 |  | 1 | 1530 | 1517 | 6300 |  |  | 6300 | 63.71 | 36 | 98892 | 1615 |  | Y | 49 | 31 |  |  | C53492 | 05 |  |  |  | 도주용 | 2 |  |  | Y |  |  |  | 100.15 | 13-3 | 173.49 | 0 | A |  | 1605 | 2 | 0.4 | 1559 | 2.3 | 74 | 35 | 2 | 0:02 | 13 | 14 | 0 | 0 |  | 0 | 10 |  | AR | 2019-12-07 08:14 |  | 10 | 2019-12-07 08:04 | 21 |  |  |  |  | Y | [5 empty] | N |  |  | 5 | 6 | 0 | [23 empty] | 0 | 0 | A | [9 empty] | 150 | 0 | 178 | 0 | 0 | 0 | 0 | 698 | 0 | 300 | 0 | 0 | 0 | 50
2019-12-07 | A55935 | 1 | 고탄소 | P-AE1055LSM |  | Al 탈산 | B | 19 | 18 | 52300 | 90.23 | A | A | A |  | 1 | 1 |  | 1520 | 1533 | 5400 |  |  | 5400 | 53.19 | 12 | 101532 | 1590 |  | Y | 41 | 33 |  |  | A55932 |  |  |  |  | 정용태 | 3 |  |  | Y |  |  |  | 106.15 | 13-8 | 0.43 | 49.5 | A |  | 1590 | 3 | 0.21 | 1541 | 1 | 57 | 26 | 275 | 4:35 | 25 | 30 | 116 | 0 |  | 0 |  |  | N2 | 2019-12-07 08:33 | 2019-12-07 08:57 | 24 | 2019-12-07 08:32 | 25 |  |  |  |  | Y |  |  |  | Y | [5 empty] | 0 | 267.44 | [23 empty] | 34.11 | 12.52 | A |  |  | 7.703 | 24.123 | 58.055 | 0.217 | 7.536 | 2.406 | 1958.04 | 0 | 0 | 822 | 16 | 0 | 0 | 0 | 428 | 0 | 299 | 0 | 0 | 0 | 4
2019-12-07 | B55907 | 2 | 저탄소 | SCM420HT |  | Al 탈산 | B | 15 | 11 | 52750 | 97.65 | A | A |  | A | 1 |  | 1 | 1555 | 1566 | 7600 |  |  | 7600 | 79.85 | 14 | 95180 | 1647 |  | Y | 45 | 39 | [7 empty] | 임현진 | 2 |  |  |  |  | Y |  | 100.75 | 13-4 | 0 | 252.08 | A |  | 1629 | 1 | 0.32 | 1576 | 0 | 66 | 26 | 332 | 5:32 | 18 | 19 | 0 | 0 | 50 | 0 | 0 |  | N2 | 2019-12-07 08:41 | 2019-12-07 08:54 | 13 | 2019-12-07 08:31 | 23 |  |  |  |  | Y |  | Y | Y | [5 empty] | 5 | 0 | 13.57 | [23 empty] | 0.16 | 0.16 | A | [9 empty] | 1134 | 528 | 60 | 0 | 0 | 235 | 0 | 801 | 0 | 206 | 0 | 0 | 0 | 6
2019-12-07 | C53496 | 3 | 고탄소 | SM53CCF | TUNDISH교체전 | Al 탈산 | T | 1 | 51 | 51600 | 88.3 | A | A | A |  | 1 |  | 1 | 1530 | 1570 | 5900 |  |  | 5900 | 53.69 | 40 | 109880 | 1589 |  | Y | 41 | 34 | 빌레트 잔강처리5톤(C53494) |  | C53493 | 05 |  |  |  | 도주용 | 2 |  | Y | Y |  | Y |  | 114.1 | 13-8 | 263.67 | 0 | A |  | 1580 | 2 | 0.41 | 1546 | 0.85 | 61 | 32 | 349 | 5:49 | 13 | 13 | 0 | 0 |  | 0 |  |  | AR | 2019-12-07 09:32 |  | 9 | 2019-12-07 09:24 | 16 |  |  |  |  | Y | [5 empty] | Y |  |  | 2.5 | 6.32 | 0 | [23 empty] | 0 | 0 | A | [9 empty] | 67 | 0 | 218 | 0 | 0 | 0 | 0 | 1501 | 0 | 301 | 498 | 0 | 0 | 18
2019-12-07 | B55908 | 2 | 저탄소 | SCM420HT |  | Al 탈산 | B | 22 | 37 | 52000 | 94.9 | A | A |  | A | 1 |  | 1 | 1555 | 1536 | 8700 |  |  | 8700 | 89.8 | 16 | 96884 | 1657 |  | Y | 46 | 41 | [7 empty] | 임현진 | 2 |  |  |  |  | Y |  | 96.8 | 12-3 | 0 | 142.05 | A |  | 1646 | 1 | 0.46 | 1583 | 1.42 | 73 | 35 | 275 | 4:35 | 18 | 19 | 0 | 0 |  | 0 | 0 |  | N2 | 2019-12-07 09:40 | 2019-12-07 10:03 | 23 | 2019-12-07 09:29 | 34 |  |  |  |  | Y |  | Y | Y | [5 empty] | 4.5 | 0 | 13.14 | [23 empty] | 0.14 | 0.14 | A | [9 empty] | 104 | 1281 | 47 | 554 | 0 | 159 | 0 | 1306 | 0 | 416 | 112 | 0 | 0 | 0
2019-12-07 | A55936 | 1 | 고탄소 | P-AE1055LSM |  | Al 탈산 | B | 29 | 11 | 52500 | 94.4 | A | A | A |  | 1 | 1 |  | 1520 | 1540 | 6600 |  |  | 6600 | 78 | 10 | 84610 | 1584 |  | Y | 46 | 41 |  |  | A55933 |  |  |  |  | 정용태 | 2 |  |  | Y |  |  |  | 100.65 | 13-3 | 319.93 | 0 | A |  | 1584 | 3 | 0.22 | 1552 | 0.68 | 68 | 34 | 249 | 4:09 | 25 | 30 | 117 | 0 |  | 0 |  |  | N2 | 2019-12-07 09:41 | 2019-12-07 09:57 | 16 | 2019-12-07 09:39 | 18 |  |  |  |  | Y |  |  |  | Y | [5 empty] | 0 | 302.43 | [23 empty] | 35.32 | 12.52 | A |  |  | 7.568 | 24.491 | 57.822 | 0.146 | 7.64 | 2.36 | 1918.58 | 0 | 0 | 784 | 0 | 0 | 0 | 0 | 1139 | 0 | 791 | 0 | 0 | 0 | 43
2019-12-07 | B55909 | 2 | 저탄소 | SCM420HT |  | Al 탈산 | B | 37 | 13 | 53750 | 92.57 | A | A |  | A | 1 |  | 1 | 1555 | 1586 | 6300 |  |  | 6300 | 60.96 | 14 | 103348 | 1656 | 346 | Y | 45 | 29 | 온도드랍으로 15톤 내려옴 |  | B55906 | 15 | [9 empty] | Y |  |  |  | 0 | 158.83 | A |  | 1643 | 1 | 0.47 | 1578 | 1.72 | 68 | 30 | 317 | 5:17 | 18 | 19 | 0 | 0 |  | 0 | 0 |  | N2 | 2019-12-07 10:37 | 2019-12-07 11:03 | 26 | 2019-12-07 10:22 | 41 |  |  |  |  | Y |  | Y | Y | [5 empty] | 4.6 | 0 | 15.54 | [23 empty] | 0.17 | 0.17 | A | [9 empty] | 579 | 659 | 34 | 0 | 0 | 244 | 0 | 601 | 0 | 203 | 0 | 0 | 0 | 5
2019-12-07 | A55937 | 1 | 고탄소 | P-AE1055LSM |  | Al 탈산 | B | 16 | 31 | 52300 | 81.8 | A | A | A |  | 1 | 1 |  | 1520 | 1535 | 5700 |  |  | 5700 | 56.14 | 12 | 101532 | 1581 |  | Y | 41 | 35 |  |  | A55934 |  |  |  |  | 정용태 | 2 |  | Y |  |  |  |  | 111.7 | 14-1 | 69.14 | 137.3 | A |  | 1581 | 3 | 0.2 | 1536 | 1.15 | 52 | 26 | 271 | 4:31 | 25 | 31 | 118 | 0 |  | 0 |  |  | N2 | 2019-12-07 10:55 | 2019-12-07 11:03 | 8 | 2019-12-07 10:52 | 10 |  |  |  |  | Y |  |  |  | Y | [5 empty] | 0 | 524.22 | [23 empty] | 39.78 | 12.52 | A |  |  | 6.666 | 27.097 | 54.314 | 0.235 | 8.147 | 2.004 | 1793.19 | 0 | 41 | 868 | 61 | 0 | 0 | 0 | 1290 | 0 | 794 | 99 | 0 | 0 | 45
2019-12-07 | B55910 | 2 | 저탄소 | SCM420HT |  | Al 탈산 | B | 31 | 3 | 55600 | 98.83 | A | A |  | A | 1 |  | 1 | 1555 | 1604 | 5800 |  |  | 5800 | 65.47 | 12 | 88584 | 1654 |  | Y | 42 | 35 | [15 empty] | 100.6 | 13-5 | 0 | 195.27 | A |  | 1643 | 1 | 0.63 | 1577 | 1.49 | 67 | 27 | 294 | 4:54 | 18 | 19 | 0 | 0 |  | 0 | 0 |  | N2 | 2019-12-07 11:43 | 2019-12-07 12:03 | 20 | 2019-12-07 11:25 | 38 |  |  |  |  | Y |  | Y | Y | [5 empty] | 5 | 0 | 12.37 | [23 empty] | 0.14 | 0.14 | A | [9 empty] | 1202 | 402 | 55 | 0 | 0 | 251 | 0 | 601 | 0 | 205 | 0 | 0 | 0 | 7 |  |  | 7
2019-12-07 | C53497 | 3 | 고탄소 | P-AE1055LSM |  | Al 탈산 | B | 32 | 49 | 50900 | 102.15 | A | A | A |  | 1 | 1 |  | 1530 | 1556 | 6900 |  |  | 6900 | 67.96 | 12 | 101532 | 1598 |  | Y | 53 | 44 | [7 empty] | 정종훈 | 2 | [6 empty] | 106.8 | 13-1 | 3.05 | 157.05 | A |  | 1598 | 3 | 0.2 | 1543 | 1.15 | 59 | 27 | 300 | 5:00 | 25 | 30 | 119 | 0 |  | 0 |  |  | N2 | 2019-12-07 11:52 | 2019-12-07 12:11 | 19 | 2019-12-07 11:51 | 20 |  |  |  |  | Y |  |  |  | Y | [5 empty] | 0 | 286.06 | [23 empty] | 45.82 | 12.52 | A | [9 empty] | 0 | 0 | 918 | 0 | 0 | 0 | 0 | 1600 | 0 | 302 | 0 | 0 | 0 | 9
2019-12-07 | A55938 | 1 | 고탄소 | P-AE1055LSM |  | Al 탈산 | B | 5 | 6 | 52900 | 136.6 | A | A | A |  | 1 | 1 |  | 1520 | 1533 | 6600 |  |  | 6600 | 55.72 | 14 | 118454 | 1597 |  | Y | 64 | 41 |  |  | A55935 |  |  |  |  | 정용태 | 2 |  | Y | Y |  |  |  | 96.1 | 12-9 | 0 | 193.48 | A |  | 1597 | 3 | 0.19 | 1537 | 0.83 | 53 | 32 | 323 | 5:23 | 25 | 30 | 120 | 0 |  | 0 |  |  | N2 | 2019-12-07 13:04 | 2019-12-07 13:18 | 14 | 2019-12-07 13:04 | 14 |  |  |  |  | Y |  |  |  | Y | [5 empty] | 0 | 445.91 | [23 empty] | 47.12 | 12.52 | A |  |  | 6.617 | 27.099 | 54.585 | 0.233 | 8.249 | 2.014 | 1811.35 | 0 | 33 | 650 | 9 | 0 | 0 | 0 | 846 | 0 | 695 | 95 | 0 | 0 | 48
2019-12-07 | B55911 | 2 | 저탄소 | SCM420HT |  | Al 탈산 | B | 15 | 12 | 52750 | 106.12 | A | A |  | A | 1 |  | 1 | 1555 | 1535 | 8000 |  |  | 8000 | 83.8 | 14 | 95462 | 1656 |  | Y | 50 | 41 | [7 empty] | 임현진 | 2 |  |  |  |  | Y |  | 100.15 | 13-3 | 0 | 226.78 | A |  | 1641 | 1 | 0.68 | 1582 | 0 | 72 | 37 | 348 | 5:48 | 18 | 19 | 0 | 0 |  | 0 | 0 |  | N2 | 2019-12-07 12:48 | 2019-12-07 13:04 | 16 | 2019-12-07 12:35 | 29 |  |  |  |  | Y |  | Y | Y | [5 empty] | 4.8 | 0 | 18.81 | [23 empty] | 0.17 | 0.17 | A | [9 empty] | 149 | 1190 | 120 | 127 | 0 | 201 | 0 | 1109 | 0 | 201 | 0 | 0 | 0 | 0
2019-12-07 | C53498 | 3 | 저탄소 | SCM415C2 |  | Al 탈산 | I | 30 | 13 | 54100 | 115.17 | A | A | A |  | 1 |  | 1 | 1560 | 1559 | 8300 |  |  | 8300 | 88.77 | 11 | 93500 | 1687 |  | INGOT | 54 | 45 | [7 empty] | 도주용 | 2 |  |  |  |  | Y |  | 97.6 | 12-9 | 385.22 | 0 | A |  | 1666 | 2 | 0.4 | 1596 | 1.52 | 80 |  | 506 | 8:26 | 18 | 20 | 0 | 0 |  | 0 | 16 |  | N2 | 2019-12-07 13:18 |  | 18 | 2019-12-07 13:02 | [5 empty] | Y | [5 empty] | N |  |  | 4 | 5.08 | 0 | [18 empty] | 1.2 |  |  |  |  | 0 | 0 | A | [9 empty] | 67 | 1050 | 73 | 181 | 0 | 0 | 0 | 900 | 0 | 0 | 301 | 0 | 0 | 0
2019-12-07 | A55939 | 1 | 고탄소 | P-AE1055LSM |  | Al 탈산 | B | 19 | 19 | 52100 | 111.78 | A | A | A |  | 1 | 1 |  | 1520 | 1562 | 6400 |  |  | 6400 | 63.03 | 12 | 101532 | 1595 |  | Y | 70 | 64 |  |  | A55937 |  |  |  |  | 정용태 | 3 |  |  | Y |  |  |  | 104.7 | 13-6 | 0 | 285.76 | A |  | 1595 | 3 | 0.24 | 1557 | 0.93 | 73 | 37 | 286 | 4:46 | 25 | 30 | 121 | 0 |  | 0 |  |  | N2 | 2019-12-07 13:46 | 2019-12-07 14:18 | 31 | 2019-12-07 13:46 | 32 |  |  |  |  | Y |  |  |  | Y | [5 empty] | 0 | 190.91 | [23 empty] | 47.87 | 12.52 | A |  |  | 7.461 | 25.343 | 57.542 | 0.142 | 7.712 | 2.27 | 1918.58 | 41 | 0 | 891 | 30 | 0 | 0 | 0 | 886 | 0 | 642 | 67 | 0 | 0 | 50
2019-12-07 | B55912 | 2 | 저탄소 | SCM420HT | TUNDISH교체전 | Al 탈산 | B | 22 | 38 | 51100 | 106.68 | A | A |  | A | 1 |  | 1 | 1555 | 1574 | 8100 |  |  | 8100 | 75.1 | 13 | 107851 | 1644 |  | Y | 62 | 50 |  |  | A55937 | 5 |  |  |  | 임현진 | 2 |  |  |  |  | Y |  | 107.4 | 13-4 | 0 | 422.35 | A |  | 1634 | 1 | 0.3 | 1579 | 1.36 | 69 | 36 | 313 | 5:13 | 18 | 19 | 0 | 0 |  | 0 | 0 |  | N2 | 2019-12-07 13:57 | 2019-12-07 14:09 | 13 | 2019-12-07 13:48 | 22 |  |  |  |  | Y |  | Y | Y | [6 empty] | 0 | 12.95 | [23 empty] | 0.07 | 0.07 | A | [9 empty] | 939 | 682 | 60 | 0 | 0 | 279 | 0 | 1649 | 0 | 205 | 0 | 0 | 0 | 10 |  |  | 5
2019-12-07 | C53499 | 3 | 저탄소 | AE8620HT | 연주시작 | Al 탈산 | T | 1 | 52 | 49000 | 118.87 | A | A | C |  | 1 |  | 1 | 1550 | 1570 | 7900 |  |  | 7900 | 82.17 | 35 | 96145 | 1674 |  | Y | 53 | 41 | [15 empty] | 96.4 | 11-10 | 0 | 244.21 | A |  | 1672 | 2 | 0.39 | 1601 | 2.09 | 93 | 43 | 424 | 7:04 | 13 | 13 | 0 | 0 |  | 0 | 32 |  | N2 | 2019-12-07 14:44 |  | 21 | 2019-12-07 14:12 | 54 |  |  |  |  | Y | [5 empty] | N |  |  |  | 2.71 | 0 | [23 empty] | 0 | 0 | A | [9 empty] | 718 | 0 | 21 | 314 | 0 | 0 | 0 | 971 | 0 | 300 | 302 | 0 | 0 | 0 |  |  | 12 |  | 1
2019-12-07 | B55913 | 2 | 중탄소 | SM45CB | TUNDISH교체 | Si 탈산 | B | 37 | 14 | 53900 | 87.8 | A | C |  | C | 1 |  | 1 | 1540 | 1577 | 6300 |  |  | 6300 | 66.71 | 12 | 94442 | 1657 |  | Y | 42 | 38 | [7 empty] | 임현진 | 2 |  |  |  |  | Y |  | 97.3 | 12-9 | 0 | 211.75 | A |  | 1637 | 1 | 0.52 | 1579 | 1.32 | 86 | 32 | 309 | 5:09 | 14 | 18 | 0 | 0 |  | 0 | 0 |  | N2 | 2019-12-07 14:50 | 2019-12-07 15:38 | 48 | 2019-12-07 14:41 | 57 |  |  |  |  | Y |  | Y | Y | [5 empty] | 4.3 | 0 | 14.24 | [19 empty] | 2.14 |  |  |  | 0.18 | 0.18 | A | [9 empty] | 0 | 0 | 46 | 0 | 0 | 0 | 0 | 1353 | 0 | 409 | 0 | 0 | 0 | 47 |  |  | 9 |  | 1
2019-12-07 | A55940 | 1 | 고탄소 | P-AE1055LSM | TUNDISH교체전 | Al 탈산 | B | 29 | 12 | 53200 | 96.45 | A | C | C |  | 1 | 1 |  | 1520 | 1555 | 6600 |  |  | 6600 | 73.24 | 12 | 90117 | 1583 |  | Y | 51 | 42 |  |  | C53497 |  |  |  |  | 정용태 | 3 |  |  | Y |  |  |  | 106.2 | 13-9 | 0 | 398.78 | A |  | 1583 | 3 | 0.24 | 1554 | 0.64 | 70 | 34 | 291 | 4:51 | 25 | 30 | 122 | 0 |  | 0 |  |  | N2 | 2019-12-07 14:59 | 2019-12-07 15:24 | 25 | 2019-12-07 14:58 | 25 |  |  |  |  | Y |  |  |  | Y | [5 empty] | 0 | 275.94 | [23 empty] | 50.67 | 12.52 | A |  |  | 6.349 | 23.816 | 61.225 | 0.14 | 9.643 | 2.57 | 2046.18 | 39 | 0 | 846 | 27 | 0 | 0 | 0 | 1046 | 0 | 905 | 98 | 0 | 0 | 3
2019-12-07 | C53500 | 3 | 저탄소 | AE8620HT | 연주종료 | Al 탈산 | T | 35 | 83 | 47700 | 106.12 | A | C | C |  | 1 |  | 1 | 1550 | 1569 | 7500 |  |  | 7500 | 73.79 | 37 | 101639 | 1645 | 725 | Y | 68 | 43 | 인고트2톤처리 | [7 empty] | 2 |  | N | N |  | Y |  | 107.85 | 12-5 | 0 | 453.01 | A |  | 1634 | 2 | 0.41 | 1583 | 1.89 | 75 | 37 | 346 | 5:46 | 13 | 13 | 0 | 0 |  | 0 | 12 |  | N2 | 2019-12-07 15:45 |  | 28 | 2019-12-07 15:33 | 40 |  |  |  |  | Y | [5 empty] | Y |  |  |  | 2.3 | 0 | [23 empty] | 0 | 0 | A | [9 empty] | 227 | 317 | 84 | 0 | 0 | 0 | 0 | 403 | 0 | 300 | 0 | 0 | 0 | 0 |  |  | 7
2019-12-07 | B55914 | 2 | 중탄소 | SM45CB |  | Si 탈산 | B | 31 | 4 | 55350 | 87.75 | C | C |  | C | 1 |  | 1 | 1540 | 1567 | 5400 |  |  | 5400 | 53.77 | 12 | 100426 | 1624 |  | Y | 37 | 26 |  |  | A55938 | 04 |  |  |  | 고승만 | 2 |  |  | Y |  | Y |  | 102.35 | 13-7 | 152.54 | 0 | A |  | 1615 | 1 | 0.8 | 1564 | 0 | 71 | 22 | 241 | 4:01 | 14 | 15 | 0 | 0 |  | 0 | 0 |  | N2 | 2019-12-07 15:47 | 2019-12-07 16:37 | 50 | 2019-12-07 15:28 | 69 |  |  |  |  | Y |  | Y | Y | [6 empty] | 0 | 11.41 | [23 empty] | 0.17 | 0.17 | A | [9 empty] | 0 | 0 | 120 | 0 | 0 | 11 | 0 | 552 | 0 | 0 | 0 | 0 | 0 | 70 |  |  | 5
2019-12-07 | A55941 | 1 | 저탄소 | SCR420HCS | TUNDISH교체 | Si 탈산 | B | 16 | 32 | 52200 | 102.13 | C | C |  | C | 1 |  | 1 | 1540 | 1566 | 9400 |  |  | 9400 | 111.1 | 10 | 84610 | 1664 |  | Y | 54 | 49 | 출강량 많음 B55914 처리 | [6 empty] | 박안희 | 2 |  |  | N |  |  |  | 101.9 | 12-10 | 0 | 212.01 | A |  | 1667 | 1 | 0.24 | 1599 | 1.74 | 88 | 35 | 1405 | 23:25 | 16 | 17 | 0 | 0 |  | 0 | 0 |  | N2 | 2019-12-07 16:07 | 2019-12-07 16:50 | 43 | 2019-12-07 16:04 | 45 |  |  |  |  | Y | [9 empty] | 0 | 1.56 | [19 empty] | 2.15 |  |  |  | 0.42 | 0.42 | A | [9 empty] | 1547 | 338 | 41 | 371 | 0 | 0 | 0 | 753 | 0 | 604 | 0 | 0 | 0 | 0 |  |  | 9 |  | 1
2019-12-07 | C53501 | 3 | 저탄소 | AE8620HT | 연주종료 | Al 탈산 | T | 32 | 50 | 50650 | 93.57 | C | C | C |  | 1 |  | 1 | 1550 | 1518 | 7700 |  |  | 7700 | 77.86 | 36 | 98892 | 1641 |  | Y | 45 | 41 | [8 empty] | 2 |  |  |  |  | Y |  | 96.45 | 11-10 | 0 | 417.93 | A |  | 1628 | 2 | 0.39 | 1580 | 1.17 | 72 | 28 | 426 | 7:06 | 13 | 13 | 0 | 0 |  | 0 | 8 |  | N2 | 2019-12-07 16:46 |  | 33 | 2019-12-07 16:37 | 41 |  |  |  |  | Y | [9 empty] | 2.73 | 0 | [23 empty] | 0.44 | 0 | A | [9 empty] | 154 | 399 | 30 | 0 | 0 | 0 | 0 | 403 | 0 | 200 | 0 | 0 | 0 | 13 |  |  | 7
2019-12-07 | B55915 | 2 | 중탄소 | SM45CB |  | Si 탈산 | B | 15 | 13 | 52700 | 117.7 | C | C | C |  | 1 |  | 1 | 1540 | 1587 | 5500 |  |  | 5500 | 58.13 | 11 | 94611 | 1637 |  | Y | 40 | 31 | [7 empty] | 고승만 | 2 |  |  |  |  | Y |  | 97.6 | 12-9 | 194.41 | 0 | A |  | 1580 | 2 | 0.39 | 1580 | 0 | 87 | 27 | 397 | 6:37 | 14 | 14 | 0 | 0 |  | 0 | 7 |  | N2 | 2019-12-07 17:21 | 2019-12-07 17:38 | 17 | 2019-12-07 17:14 | 24 |  |  |  |  | Y | [9 empty] | 4.13 | 0.06 | [23 empty] | 0.01 | 0 | A | [9 empty] | 0 | 0 | 0 | 0 | 0 | 96 | 0 | 695 | 0 | 398 | 0 | 0 | 0 | 84
2019-12-07 | A55942 | 1 | 저탄소 | SCR420HCS |  | Si 탈산 | B | 5 | 7 | 53500 | 95.47 | C | C |  | C | 1 |  | 1 | 1540 | 1546 | 8500 |  |  | 8500 | 55.81 | 18 | 152298 | 1641 |  | Y | 55 | 46 | [7 empty] | 박안희 | 2 |  |  | Y |  |  |  | 98.7 | 13-2 | 0 | 379.15 | A |  | 1655 | 1 | 0.32 | 1602 | 1.36 | 91 | 38 | 1516 | 25:16 | 16 | 16 | 0 | 0 |  | 0 | 0 |  | N2 | 2019-12-07 17:06 | 2019-12-07 17:48 | 41 | 2019-12-07 17:04 | 44 | [14 empty] | 0 | 1.58 | [23 empty] | 0.76 | 0.76 | A | [9 empty] | 547 | 956 | 50 | 276 | 0 | 0 | 0 | 299 | 0 | 298 | 0 | 0 | 0 | 0 |  |  | 7
2019-12-07 | C53502 | 3 | 저탄소 | AE8620HT | 연주종료 | Al 탈산 | T | 30 | 14 | 53700 | 98.62 | C | C | C |  | 1 |  | 1 | 1550 | 1578 | 6000 |  |  | 6000 | 66.19 | 33 | 90651 | 1644 |  | Y | 61 | 35 |  |  |  | 05 |  |  |  |  | 2 |  |  | Y |  | Y |  | 95.55 | 12-7 | 0 | 358.43 | A |  | 1580 | 2 | 0.37 | 1578 | 0.07 | 70 | 35 | 375 | 6:15 | 13 | 13 | 0 | 0 |  | 0 | 11 |  | N2 | 2019-12-07 17:59 |  | 21 | 2019-12-07 17:48 | 32 |  |  |  |  | Y | [5 empty] | Y |  |  |  | 5.71 | 0 | [23 empty] | 0 | 0 | A | [9 empty] | 705 | 15 | 226 | 15 | 0 | 0 | 0 | 394 | 0 | 199 | 0 | 0 | 0 | 44 |  |  | 7
2019-12-07 | B55916 | 2 | 중탄소 | SM45CB |  | Si 탈산 | B | 20 | 65 | 50800 | 88.28 | C | C |  | C | 1 |  | 1 | 1540 | 1586 | 6100 |  |  | 6100 | 59.66 | 12 | 102252 | 1655 |  | N | 39 | 31 | 중보수 래들 | [6 empty] | 고승만 | 2 |  |  |  |  | Y |  | 97.2 | 11-8 | 38.05 | 0 | A |  | 1643 | 1 | 0.94 | 1580 | 1.8 | 87 | 26 | 511 | 8:31 | 14 | 14 | 0 | 0 | 200 | 0 | 0 |  | N2 | 2019-12-07 17:50 | 2019-12-07 18:41 | 51 | 2019-12-07 17:42 | 59 |  |  |  |  | Y |  | Y | Y | [6 empty] | 0 | 11.26 | [23 empty] | 0 | 0 | A | [9 empty] | 0 | 0 | 133 | 0 | 0 | 118 | 0 | 704 | 0 | 210 | 0 | 0 | 0 | 85
2019-12-07 | A55943 | 1 | 저탄소 | SCR420HON2 |  | Al 탈산 | B | 19 | 20 | 52500 | 90 | C | C |  | C | 1 |  | 1 | 1540 | 1544 | 8200 |  |  | 8200 | 161.53 | 6 | 50766 | 1651 |  | Y | 57 | 46 | [7 empty] | 박안희 | 2 |  | Y | [6 empty] | 0 | 368.38 | A |  | 1657 | 1 | 0.33 | 1657 | 0 | 146 | 44 | 1591 | 26:31 | 16 | 16 | 0 | 0 |  | 0 | 0 |  | N2 | 2019-12-07 18:21 | 2019-12-07 18:45 | 23 | 2019-12-07 18:21 | 24 |  |  |  |  | Y | [9 empty] | 0 | 1.7 | [23 empty] | 0.39 | 0.39 | A | [9 empty] | 700 | 842 | 0 | 217 | 0 | 0 | 0 | 298 | 0 | 298 | 0 | 0 | 0 | 0
2019-12-07 | B55917 | 2 | 중탄소 | SM45CB |  | Si 탈산 | B | 22 | 39 | 51950 | 90.6 | C | C |  | C | 1 |  | 1 | 1540 | 1564 | 6400 |  |  | 6400 | 69.08 | 11 | 92644 | 1626 |  | Y | 48 | 35 | [7 empty] | 고승만 | 2 |  |  |  |  | Y |  | 99.25 | 12-6 | 233.5 | 0 | A |  | 1612 | 1 | 0.34 | 1591 | 0.57 | 98 | 22 | 1420 | 23:40 | 14 | 14 | 0 | 0 |  | 0 |  |  | N2 | 2019-12-07 19:01 | 2019-12-07 19:38 | 37 | 2019-12-07 18:59 | 39 |  |  |  |  | Y |  | Y | Y | [6 empty] | 0 | 1.18 | [21 empty] | N |  |  |  | A | [9 empty] | 0 | 0 | 32 | 0 | 0 | 152 | 0 | 1304 | 0 | 510 | 0 | 0 | 0 | 51
2019-12-07 | C53503 | 3 | 저탄소 | AE8620HT | 연주종료 | Al 탈산 | T | 1 | 53 | 49200 | 93.27 | C | C | C |  | 1 |  | 1 | 1550 | 1560 | 6000 |  |  | 6000 | 60.67 | 36 | 98892 | 1644 |  | Y | 47 | 34 | [8 empty] | 2 |  |  |  |  | Y |  | 101.65 | 12-5 | 0 | 375.08 | A |  | 1631 | 2 | 0.39 | 1581 | 1.52 | 73 | 41 | 359 | 5:59 | 13 | 13 | 0 | 0 |  | 0 | 14 |  | N2 | 2019-12-07 19:04 |  | 16 | 2019-12-07 18:50 | 30 |  |  |  |  | Y | [5 empty] | Y |  |  |  | 3.71 | 0 | [23 empty] | 0 | 0 | A | [9 empty] | 745 | 10 | 140 | 8 | 0 | 0 | 0 | 401 | 0 | 200 | 0 | 0 | 0 | 40 |  |  | 7
2019-12-07 | A55944 | 1 | 저탄소 | SCR420HON2 |  | Al 탈산 | B | 29 | 13 | 54000 | 113.28 | C | C |  | C | 1 |  | 1 | 1540 | 1581 | 8400 |  |  | 8400 | 99.28 | 10 | 84610 | 1631 |  | Y | 54 | 46 | [7 empty] | 박안희 | 2 |  |  |  |  | Y |  | 101.65 | 13-4 | 0 | 252.31 | A |  | 1655 | 1 | 0.35 | 1596 | 1.66 | 85 | 48 | 1280 | 21:20 | 16 | 16 | 0 | 0 |  | 0 | 0 |  | N2 | 2019-12-07 19:45 | 2019-12-07 19:54 | 8 | 2019-12-07 19:30 | 23 |  |  |  |  | Y | [9 empty] | 0 | 2.88 | [21 empty] | N |  | 0.8 | 0.8 | A | [9 empty] | 1391 | 456 | 21 | 400 | 0 | 0 | 0 | 847 | 0 | 518 | 0 | 0 | 0 | 0 |  |  | 5
2019-12-07 | C53504 | 3 | 저탄소 | AE8620HT | TUNDISH교체전 | Al 탈산 | T | 35 | 84 | 47200 | 80.45 | C | C | C |  | 1 |  | 1 | 1550 | 1560 | 6500 |  |  | 6500 | 71.7 | 33 | 90651 | 1639 |  | Y | 44 | 36 | [8 empty] | 2 |  |  |  |  | Y |  | 97.8 | 11-6 | 0.08 | 347.88 | A |  | 1631 | 2 | 0.39 | 1584 | 1.96 | 76 | 39 | 325 | 5:25 | 13 | 13 | 0 | 0 |  | 0 | 13 |  | N2 | 2019-12-07 19:57 |  | -36 | 2019-12-07 19:44 | -23 |  |  |  |  | Y | [5 empty] | Y |  |  |  | 3.6 | 0 | [23 empty] | 0 | 0 | B | [9 empty] | 719 | 87 | 17 | 0 | 0 | 0 | 0 | 539 | 0 | 266 | 0 | 0 | 0 | 14 |  |  | 9
2019-12-07 | B55918 | 2 | 중탄소 | SM45CB |  | Si 탈산 | B | 37 | 15 | 53750 | 102.03 | C | C |  | C | 1 |  | 1 | 1540 | 1564 | 7500 |  |  | 7500 | 77.17 | 12 | 97182 | 1635 |  | Y | 54 | 44 | [7 empty] | 고승만 | 2 |  |  |  |  | Y |  | 103.85 | 13-6 | 351.32 | 0 | A |  | 1621 | 1 | 0.89 | 1564 | 1.47 | 71 | 30 | 328 | 5:28 | 14 | 15 | 0 | 0 | 80 | 0 | 0 |  | N2 | 2019-12-07 20:25 | 2019-12-07 20:39 | 14 | 2019-12-07 20:12 | 27 |  |  |  |  | Y |  | Y | Y | [6 empty] | 0 | 18.14 | [23 empty] | 0.17 | 0.17 | A | [9 empty] | 0 | 0 | 23 | 0 | 0 | 189 | 0 | 1006 | 0 | 406 | 0 | 0 | 0 | 60
2019-12-07 | A55945 | 1 | 저탄소 | SCR420HON2 |  | Al 탈산 | B | 16 | 33 | 51600 | 107.45 | C | C |  | C | 1 |  | 1 | 1540 | 1532 | 7800 |  |  | 7800 | 76.82 | 12 | 101532 | 1637 |  | Y | 48 | 44 | [7 empty] | 박안희 | 2 |  |  |  |  | Y |  | 101.8 | 12-10 | 0 | 316.39 | A |  | 1574 | 1 | 0.23 | 1592 | 0 | 81 | 46 | 300 | 5:00 | 16 | 17 | 0 | 0 |  | 0 | 0 |  | N2 | 2019-12-07 20:47 | 2019-12-07 20:57 | 11 | 2019-12-07 20:32 | 25 |  |  |  |  | Y | [9 empty] | 0 | 209.39 | [23 empty] | 0.49 | 0.49 | A | [9 empty] | 703 | 939 | 0 | 210 | 0 | 0 | 0 | 285 | 0 | 296 | 0 | 0 | 0 | 5
2019-12-07 | B55919 | 2 | 중탄소 | SM45CB |  | Si 탈산 | B | 31 | 5 | 54200 | 84.4 | C | C | C |  | 1 |  | 1 | 1540 | 1524 | 6000 |  |  | 6000 | 42.88 | 18 | 139925 | 1614 |  | Y | 39 | 31 | [7 empty] | 고승만 | 2 | [6 empty] | 97.1 | 13-1 | 0 | 132.42 | A |  | 1603 | 2 | 0.4 | 1548 | 1.49 | 55 | 10 | 407 | 6:47 | 14 | 14 | 0 | 0 |  | 0 | 8 |  | N2 | 2019-12-07 21:15 | 2019-12-07 21:45 | 30 | 2019-12-07 21:06 | 39 |  |  |  |  | Y | [5 empty] | N |  |  |  | 4.35 | 0.63 | [23 empty] | 0 | 0 | A | [9 empty] | 0 | 0 | 13 | 0 | 0 | 147 | 0 | 898 | 0 | 407 | 0 | 0 | 0 | 97
2019-12-07 | A55946 | 1 | 저탄소 | SCR420HON2 |  | Al 탈산 | B | 5 | 8 | 53700 | 83.92 | C | C | C |  | 1 | 1 |  | 1540 | 1518 | 6900 |  |  | 6900 | 81.55 | 10 | 84610 | 1626 | 365 | Y | 45 | 38 | [7 empty] | 박안희 | 2 |  |  | Y |  |  |  | 93.6 | 12-6 | 0 | 326.85 | A |  | 1626 | 3 | 0.26 | 1586 | 1.08 | 75 | 39 | 250 | 4:10 | 16 | 20 | 2 | 0 |  | 0 |  |  | N2 | 2019-12-07 21:27 | 2019-12-07 22:02 | 34 | 2019-12-07 21:25 | 36 | [14 empty] | 0 | 200.02 | [23 empty] | 0 | 13.35 | A | [9 empty] | 259 | 1086 | 0 | 19 | 0 | 0 | 0 | 518 | 0 | 450 | 0 | 0 | 0 | 14
2019-12-07 | C53505 | 3 | 저탄소 | SM25C | 연주시작 | Al 탈산 | T | 32 | 51 | 50600 | 99.83 | C | C | D |  | 1 |  | 1 | 1535 | 1534 | 7700 |  |  | 7700 | 93.44 | 30 | 82410 | 1669 | 357 | Y | 48 | 42 | [8 empty] | 2 | [6 empty] | 95.45 | 11-9 | 230.16 | 0 | A |  | 1660 | 2 | 0.39 | 1599 | 1.85 | 89 | 41 | 323 | 5:23 | 10 | 10 | 0 | 0 |  | 0 | 10 |  | AR | 2019-12-07 22:15 |  | 20 | 2019-12-07 21:55 | 40 |  |  |  |  | Y | [5 empty] | N |  |  |  | 3.77 | 0 | [23 empty] | 0.6 | 0 | A | [9 empty] | 0 | 0 | 180 | 0 | 0 | 0 | 0 | 1070 | 0 | 201 | 390 | 0 | 0 | 10 |  |  | 12 |  | 1
2019-12-07 | B55920 | 2 | 중탄소 | SM45C |  | Si 탈산 | B | 20 | 66 | 51150 | 92.55 | C | C |  | D | 1 |  | 1 | 1540 | 1545 | 6100 |  |  | 6100 | 127.68 | 6 | 47775 | 1615 | 723 | Y | 44 | 32 | [7 empty] | 고승만 | 2 |  |  |  |  | Y |  | 95.65 | 11-7 | 1.46 | 181.01 | A |  | 1603 | 1 | 0.86 | 1548 | 1.32 | 55 | 19 | 395 | 6:35 | 15 | 16 | 0 | 0 |  | 0 | 0 |  | N2 | 2019-12-07 22:27 | 2019-12-07 22:41 | 14 | 2019-12-07 22:15 | 26 |  |  |  |  | Y |  | Y | Y | [5 empty] | 4.7 | 0 | 21.38 | [23 empty] | 0.12 | 0.12 | A | [9 empty] | 0 | 0 | 0 | 0 | 0 | 140 | 0 | 1314 | 0 | 454 | 0 | 0 | 0 | 30
2019-12-07 | A55947 | 1 | 저탄소 | SCR420HON2 |  | Al 탈산 | B | 19 | 21 | 52300 | 80.13 | C | C | D |  | 1 | 1 |  | 1540 | 1552 | 6600 |  |  | 6600 | 78 | 10 | 84610 | 1626 |  | Y | 44 | 35 | [7 empty] | 박안희 | 2 |  |  | Y |  |  |  | 101.65 | 13-2 | 0 | 221.12 | A |  | 1626 | 3 | 0.25 | 1582 | 1.26 | 71 | 35 | 298 | 4:58 | 16 | 20 | 3 | 0 |  | 0 |  |  | N2 | 2019-12-07 22:28 | 2019-12-07 22:49 | 22 | 2019-12-07 22:26 | 24 |  |  |  |  | Y |  |  |  | Y | [5 empty] | 0 | 205.59 | [23 empty] | 0 | 76.73 | A | [9 empty] | 1100 | 603 | 0 | 22 | 0 | 0 | 0 | 296 | 0 | 297 | 0 | 0 | 0 | 16
2019-12-07 | C53506 | 3 | 저탄소 | SM25C | 연주종료 | Al 탈산 | T | 30 | 15 | 53200 | 80.75 | C | D | D |  | 1 |  | 1 | 1535 | 1535 | 5800 |  |  | 5800 | 63.98 | 33 | 90651 | 1629 |  | Y | 42 | 33 | [15 empty] | 93.15 | 12-4 | 166.23 | 0 | A |  | 1628 | 2 | 0.39 | 1579 | 1.63 | 69 | 46 | 284 | 4:44 | 10 | 15 | 0 | 0 |  | 0 | 10 |  | AR | 2019-12-07 23:11 |  | 25 | 2019-12-07 23:02 | 34 |  |  |  |  | Y | [5 empty] | Y |  |  |  | 5.75 | 0 | [23 empty] | 0.57 | 0 | A | [9 empty] | 0 | 0 | 160 | 0 | 0 | 0 | 0 | 1152 | 0 | 200 | 0 | 0 | 0 | 16 |  |  | 5
2019-12-07 | B55921 | 2 | 중탄소 | SM45C |  | Si 탈산 | B | 22 | 40 | 51550 | 87.83 | D | D |  | D | 1 |  | 1 | 1540 | 1545 | 6000 |  |  | 6000 | 64.45 | 11 | 93099 | 1616 |  | Y | 37 | 31 | [7 empty] | 고승만 | 2 |  |  |  |  | Y |  | 97.55 | 12-4 | 0.9 | 202.06 | A |  | 1602 | 1 | 0.87 | 1544 | 0 | 51 | 21 | 602 | 10:02 | 15 | 16 | 0 | 0 | 0 | 0 | 0 |  | N2 | 2019-12-07 23:33 | 2019-12-07 23:44 | 11 | 2019-12-07 23:20 | 25 |  |  |  |  | Y |  | Y | Y | [5 empty] | 4.5 | 0 | 71.96 | [23 empty] | 0.77 | 0.77 | A | [9 empty] | 0 | 0 | 0 | 0 | 0 | 151 | 0 | 899 | 0 | 500 | 0 | 0 | 0 | 20 |  |  | 5
2019-12-07 | A55948 | 1 | 저탄소 | SCR420HON2 |  | Al 탈산 | B | 29 | 14 | 53000 | 77.77 | D | D | D |  | 1 | 1 |  | 1540 | 1572 | 6200 |  |  | 6200 | 52.34 | 14 | 118454 | 1626 |  | Y | 41 | 34 | [7 empty] | 김덕진 | 2 |  |  | Y |  |  |  | 107.7 | 14-1 | 0 | 191.74 | A |  | 1626 | 3 | 0.22 | 1590 | 1.03 | 79 | 39 | 269 | 4:29 | 16 | 21 | 4 | 0 |  | 0 |  |  | N2 | 2019-12-07 23:26 | 2019-12-07 23:47 | 21 | 2019-12-07 23:24 | 23 |  |  |  |  | Y |  |  |  | Y | [5 empty] | 0 | 218.51 | [23 empty] | 0 | 2.04 | A | [9 empty] | 898 | 828 | 0 | 26 | 0 | 0 | 0 | 452 | 0 | 296 | 0 | 0 | 0 | 8
2019-12-07 | C53507 | 3 | 저탄소 | SM25C | 연주종료 | Al 탈산 | T | 1 | 54 | 49100 | 81.73 | D | D | D |  | 1 |  | 1 | 1535 | 1593 | 4400 |  |  | 4400 | 45.76 | 35 | 96145 | 1640 |  | Y | 41 | 31 | [15 empty] | 96.85 | 11-10 | 116.13 | 0 | A |  | 1637 | 2 | 0.38 | 1584 | 1.61 | 74 | 35 | 530 | 8:50 | 10 | 15 | 0 | 0 |  | 0 | 10 |  | AR | 2019-12-08 00:14 |  | 19 | 2019-12-08 00:07 | 27 |  |  |  |  | Y | [5 empty] | Y |  |  |  | 4.83 | 0 | [23 empty] | 0 | 0 | A | [9 empty] | 0 | 0 | 309 | 0 | 0 | 0 | 0 | 720 | 0 | 300 | 0 | 0 | 0 | 22 |  |  | 5
2019-12-07 | B55922 | 2 | 중탄소 | SM45C |  | Si 탈산 | B | 37 | 16 | 53800 | 90.72 | D | D |  | D | 1 |  | 1 | 1540 | 1545 | 5500 |  |  | 5500 | 57.6 | 14 | 95486 | 1614 |  | Y | 35 | 31 |  |  | B55919 | 15 |  |  |  | 김익규 | 2 |  | Y |  |  | Y |  |  |  | 0 | 114.69 | A |  | 1607 | 1 | 0.9 | 1549 | 1.29 | 56 | 17 | 841 | 14:01 | 15 | 16 | 0 | 0 | 50 | 0 | 0 |  | N2 | 2019-12-08 00:29 | 2019-12-08 00:51 | 22 | 2019-12-08 00:18 | 33 |  |  |  |  | Y |  | Y | Y | [5 empty] | 4.5 | 0 | 26 | [23 empty] | 0.11 | 0.11 | A | [9 empty] | 0 | 0 | 263 | 0 | 0 | 141 | 0 | 881 | 0 | 591 | 0 | 0 | 0 | 51
2019-12-07 | A55949 | 1 | 저탄소 | SCR420HON2 |  | Al 탈산 | B | 16 | 34 | 51600 | 72.05 | D | D | D |  | 1 | 1 |  | 1540 | 1564 | 5500 |  |  | 5500 | 54.17 | 12 | 101532 | 1622 |  | Y | 41 | 33 | [7 empty] | 김덕진 | 2 |  | Y | [6 empty] | 0 | 140.03 | A |  | 1622 | 3 | 0.22 | 1591 | 1.07 | 80 | 42 | 270 | 4:30 | 16 | 20 | 5 | 0 |  | 0 |  |  | N2 | 2019-12-08 00:23 | 2019-12-08 00:52 | 29 | 2019-12-08 00:21 | 31 |  |  |  |  | Y |  |  |  | Y | [5 empty] | 0 | 182.5 | [23 empty] | 0 | 33.03 | A | [9 empty] | 579 | 889 | 0 | 18 | 0 | 0 | 0 | 295 | 0 | 196 | 0 | 0 | 0 | 0
2019-12-07 | C53508 | 3 | 저탄소 | SM25C | 연주종료 | Al 탈산 | T | 35 | 85 | 47100 | 78.1 | D | D | D |  | 1 |  | 1 | 1535 | 1558 | 5300 |  |  | 5300 | 56.75 | 34 | 93398 | 1617 |  | Y | 42 | 34 | [15 empty] | 97.75 | 11-6 | 125.85 | 0 | A |  | 1622 | 2 | 0.38 | 1578 | 1.47 | 68 | 31 | 378 | 6:18 | 10 | 12 | 0 | 0 |  | 0 | 10 |  | AR | 2019-12-08 01:16 |  | 18 | 2019-12-08 01:09 | 25 |  |  |  |  | Y | [5 empty] | Y |  |  |  | 4.44 | 0 | [23 empty] | 0 | 0 | A | [9 empty] | 0 | 0 | 354 | 0 | 0 | 0 | 0 | 652 | 0 | 300 | 0 | 0 | 0 | 24 |  |  | 5
2019-12-07 | B55923 | 2 | 중탄소 | SM45C |  | Si 탈산 | B | 31 | 6 | 54300 | 85.57 | D | D |  | D | 1 |  | 1 | 1540 | 1557 | 5500 |  |  | 5500 | 35.83 | 19 | 153510 | 1605 |  | Y | 36 | 33 | [7 empty] | 김익규 | 2 |  |  |  |  | Y |  | 96.4 | 12-10 | 1.05 | 97.69 | A |  | 1608 | 1 | 0.8 | 1608 | 0 | 115 | 19 | 440 | 7:20 | 15 | 16 | 0 | 0 |  | 0 | 0 |  | N2 | 2019-12-08 01:27 | 2019-12-08 01:55 | 28 | 2019-12-08 01:15 | 40 |  |  |  |  | Y |  | Y | Y | [5 empty] | 4 | 0.18 | 23.45 | [23 empty] | 0.14 | 0.14 | A | [9 empty] | 0 | 0 | 304 | 0 | 0 | 134 | 0 | 732 | 0 | 435 | 0 | 0 | 0 | 45
2019-12-07 | A55950 | 1 | 저탄소 | SCR420HON2 | TUNDISH교체전 | Al 탈산 | B | 5 | 9 | 52600 | 71.78 | D | D | D |  | 1 | 1 |  | 1540 | 1555 | 6600 |  |  | 6600 | 76.42 | 11 | 86370 | 1611 |  | Y | 44 | 36 | [7 empty] | 김덕진 | 2 |  | Y |  |  |  |  | 104.1 | 13-8 | 0 | 113.2 | A |  | 1611 | 3 | 0.25 | 1590 | 0.78 | 79 | 41 | 270 | 4:30 | 16 | 20 | 6 | 0 |  | 0 |  |  | N2 | 2019-12-08 01:29 | 2019-12-08 01:52 | 23 | 2019-12-08 01:27 | 25 |  |  |  |  | Y |  |  |  | Y | [5 empty] | 0 | 169.28 | [23 empty] | 0 | 37.22 | A | [9 empty] | 594 | 1005 | 0 | 19 | 0 | 0 | 0 | 451 | 0 | 198 | 0 | 0 | 0 | 4
2019-12-07 | B55924 | 2 | 중탄소 | SM45CM |  | Al 탈산 | B | 20 | 67 | 50550 | 91.67 | D | D |  | D | 1 |  | 1 | 1540 | 1537 | 6800 |  |  | 6800 | 141.01 | 6 | 48222 | 1607 |  | Y | 41 | 37 | [7 empty] | 김익규 | 2 |  |  |  |  | Y |  | 98.25 | 11-9 | 6.46 | 33.6 | A |  | 1596 | 1 | 0.82 | 1553 | 1.02 | 61 | 21 | 391 | 6:31 | 15 | 16 | 0 | 0 |  | 0 | 0 |  | N2 | 2019-12-08 02:31 | 2019-12-08 02:55 | 24 | 2019-12-08 02:22 | 33 |  |  |  |  | Y |  | Y | Y | [5 empty] | 4.5 | 12.21 | 0 | [23 empty] | 0 | 0 | A | [9 empty] | 56 | 0 | 321 | 0 | 0 | 103 | 0 | 1132 | 0 | 642 | 0 | 0 | 0 | 22
2019-12-07 | C53509 | 3 | 저탄소 | SM25C | 연주종료 | Al 탈산 | T | 32 | 52 | 50300 | 72.62 | D | D | D |  | 1 |  | 1 | 1535 | 1555 | 4900 |  |  | 4900 | 50.96 | 35 | 96145 | 1622 |  | Y | 43 | 29 | [15 empty] | 96.2 | 11-10 | 94.69 | 0 | A |  | 1617 | 2 | 0.38 | 1578 | 1.7 | 68 | 27 | 320 | 5:20 | 10 | 12 | 0 | 0 |  | 0 | 10 |  | AR | 2019-12-08 02:15 |  | 26 | 2019-12-08 02:07 | 33 |  |  |  |  | Y | [5 empty] | Y |  |  |  | 4.38 | 0 | [23 empty] | 0.09 | 0 | A | [9 empty] | 0 | 0 | 369 | 0 | 0 | 0 | 0 | 620 | 0 | 301 | 0 | 0 | 0 | 15 |  |  | 5
2019-12-07 | A55951 | 1 | 고탄소 | AE1055LS | TUNDISH교체 | Al 탈산 | B | 19 | 22 | 52200 | 86.28 | D | D | D |  | 1 | 1 |  | 1520 | 1543 | 6700 |  |  | 6700 | 65.99 | 12 | 101532 | 1618 |  | Y | 45 | 35 | [7 empty] | 김덕진 | 2 | [8 empty] | 0.5 | 256.11 | A |  | 1618 | 3 | 0.2 | 1573 | 1.1 | 89 | 41 | 321 | 5:21 | 25 | 25 | 7 | 0 |  | 0 |  |  | N2 | 2019-12-08 02:43 | 2019-12-08 03:11 | 28 | 2019-12-08 02:43 | 28 |  |  |  |  | Y |  |  |  | Y | [5 empty] | 0 | 255.52 | [19 empty] | 1.59 |  |  |  | 0 | 40.54 | A | [9 empty] | 16 | 0 | 948 | 16 | 0 | 0 | 0 | 642 | 0 | 498 | 0 | 0 | 0 | 52 |  |  |  |  | 1
2019-12-07 | C53510 | 3 | 저탄소 | SM25C | 연주종료 | Al 탈산 | T | 30 | 16 | 53000 | 83.15 | D | D | D |  | 1 |  | 1 | 1535 | 1550 | 5100 |  |  | 5100 | 59.89 | 31 | 85157 | 1634 |  | Y | 43 | 30 | [15 empty] | 84.4 | 11-4 | 132.94 | 0 | A |  | 1631 | 2 | 0.39 | 1575 | 1.81 | 65 | 29 | 314 | 5:14 | 10 | 17 | 0 | 0 |  | 0 | 10 |  | AR | 2019-12-08 03:32 |  | 14 | 2019-12-08 03:21 | 25 |  |  |  |  | Y | [5 empty] | Y |  |  |  | 6.22 | 0 | [23 empty] | 0.83 | 0 | A | [9 empty] | 0 | 0 | 155 | 0 | 0 | 0 | 0 | 611 | 0 | 299 | 0 | 0 | 0 | 60 |  |  | 5
2019-12-07 | B55925 | 2 | 중탄소 | SM45CM |  | Al 탈산 | B | 29 | 15 | 53050 | 84.45 | D | D |  | D | 1 |  | 1 | 1540 | 1545 | 5700 |  |  | 5700 | 59.31 | 15 | 96099 | 1606 |  | Y | 36 | 32 | [7 empty] | 김익규 | 2 |  |  |  |  | Y |  | 96.15 | 12-7 | 3.82 | 48.6 | A |  | 1601 | 1 | 0.9 | 1556 | 1.13 | 64 | 25 | 593 | 9:53 | 15 | 16 | 0 | 0 | 15 | 0 | 0 |  | N2 | 2019-12-08 03:39 | 2019-12-08 03:52 | 13 | 2019-12-08 03:30 | 22 |  |  |  |  | Y |  | Y | Y | [5 empty] | 4.3 | 14.02 | 0 | [23 empty] | 0 | 0 | A | [9 empty] | 66 | 0 | 310 | 0 | 0 | 105 | 0 | 742 | 0 | 454 | 0 | 0 | 0 | 21
2019-12-07 | A55952 | 1 | 고탄소 | AE1055LS |  | Al 탈산 | B | 15 | 14 | 52700 | 82.23 | D | D | D |  | 1 | 1 |  | 1520 | 1531 | 6200 |  |  | 6200 | 73.28 | 10 | 84610 | 1602 |  | Y | 44 | 34 | [7 empty] | 김덕진 | 2 | [6 empty] | 98.2 | 12-10 | 0.36 | 220.51 | A |  | 1602 | 3 | 0.25 | 1551 | 1.31 | 67 | 28 | 277 | 4:37 | 25 | 25 | 8 | 0 |  | 0 |  |  | N2 | 2019-12-08 03:52 | 2019-12-08 04:15 | 23 | 2019-12-08 03:52 | 23 |  |  |  |  | Y |  |  |  | Y | [5 empty] | 0 | 234.82 | [23 empty] | 0 | 51.34 | A | [9 empty] | 72 | 0 | 887 | 31 | 0 | 0 | 0 | 394 | 0 | 198 | 0 | 0 | 0 | 61
2019-12-07 | C53511 | 3 | 저탄소 | SM25C | 연주종료 | Al 탈산 | T | 1 | 55 | 49150 | 77.4 | D | D | D |  | 1 |  | 1 | 1535 | 1553 | 5000 |  |  | 5000 | 50.56 | 36 | 98892 | 1615 |  | Y | 42 | 30 | [15 empty] | 102.35 | 12-5 | 185.86 | 0 | A |  | 1621 | 2 | 0.39 | 1574 | 1.68 | 64 | 27 | 455 | 7:35 | 10 | 13 | 0 | 0 |  | 0 | 10 |  | AR | 2019-12-08 04:30 |  | 12 | 2019-12-08 04:22 | 19 |  |  |  |  | Y | [5 empty] | Y |  |  |  | 6.01 | 0 | [23 empty] | 0.23 | 0 | A | [9 empty] | 0 | 0 | 384 | 0 | 0 | 0 | 0 | 729 | 0 | 301 | 0 | 0 | 0 | 21 |  |  | 5
2019-12-07 | B55926 | 2 | 중탄소 | SM45CM | TUNDISH교체전 | Al 탈산 | B | 37 | 17 | 53900 | 86.75 | D | D |  | D | 1 |  | 1 | 1540 | 1547 | 6100 |  |  | 6100 | 96.81 | 11 | 63009 | 1606 |  | Y | 40 | 35 | [7 empty] | 김익규 | 2 |  |  |  |  | Y |  | 99 | 12-10 | 9.07 | 1.15 | A |  | 1601 | 1 | 0.82 | 1552 | 1.32 | 60 | 21 | 352 | 5:52 | 15 | 18 | 0 | 0 | 55 | 0 | 0 |  | N2 | 2019-12-08 04:41 | 2019-12-08 04:48 | 7 | 2019-12-08 04:32 | 16 |  |  |  |  | Y |  | Y | Y | [5 empty] | 4 | 17.23 | 0 | [23 empty] | 0 | 0 | A | [9 empty] | 107 | 0 | 317 | 0 | 0 | 122 | 0 | 1100 | 0 | 699 | 0 | 0 | 0 | 8
2019-12-07 | A55953 | 1 | 고탄소 | AE1055LS |  | Al 탈산 | B | 16 | 35 | 52100 | 88.43 | D | D | D |  | 1 | 1 |  | 1520 | 1531 | 5800 |  |  | 5800 | 68.55 | 10 | 84610 | 1606 | 360 | Y | 45 | 32 | [7 empty] | 김덕진 | 2 | [6 empty] | 100.2 | 12-7 | 0.51 | 200.93 | A |  | 1606 | 3 | 0.25 | 1555 | 1.21 | 71 | 35 | 256 | 4:16 | 25 | 25 | 9 | 0 |  | 0 |  |  | N2 | 2019-12-08 04:57 | 2019-12-08 05:15 | 19 | 2019-12-08 04:55 | 21 |  |  |  |  | Y |  |  |  | Y | [5 empty] | 0 | 269.55 | [23 empty] | 0 | 0.01 | A | [9 empty] | 0 | 0 | 835 | 9 | 0 | 0 | 0 | 544 | 0 | 351 | 0 | 0 | 0 | 36
2019-12-07 | B55927 | 2 | 중탄소 | SNCM8 | TUNDISH교체 | Al 탈산 | B | 31 | 7 | 54150 | 97.75 | D | D |  | D | 1 |  | 1 | 1540 | 1555 | 8000 |  |  | 8000 | 94.55 | 10 | 84610 | 1657 |  | Y | 42 | 38 |  |  | B55924 | 05 |  |  |  | 김익규 | 2 |  | Y |  |  | Y |  | 102.55 | 13-7 | 296.26 | 0 | A |  | 1645 | 1 | 0.76 | 1581 | 1.34 | 92 | 39 | 442 | 7:22 | 16 | 20 | 0 | 0 |  | 0 | 0 |  | N2 | 2019-12-08 05:51 | 2019-12-08 06:09 | 18 | 2019-12-08 05:35 | 34 |  |  |  |  | Y |  | Y | Y | [5 empty] | 4 | 11.31 | 0 | [19 empty] | 2.33 |  |  |  | 0.22 | 0.22 | A | [9 empty] | 809 | 0 | 290 | 0 | 0 | 169 | 0 | 679 | 0 | 257 | 0 | 0 | 0 | 32 |  |  |  |  | 1
2019-12-07 | C53512 | 3 | 저탄소 | SM25C | TUNDISH교체전 | Al 탈산 | T | 35 | 86 | 47150 | 73.45 | D | D | D |  | 1 |  | 1 | 1535 | 1537 | 5600 |  |  | 5600 | 59.96 | 34 | 93398 | 1626 |  | Y | 42 | 29 | [15 empty] | 100.9 | 11-8 | 173.93 | 0 | A |  | 1622 | 2 | 0.38 | 1576 | 1.7 | 66 | 31 | 348 | 5:48 | 10 | 13 | 0 | 0 |  | 0 | 10 |  | AR | 2019-12-08 05:30 |  | 20 | 2019-12-08 05:24 | 25 |  |  |  |  | Y | [5 empty] | Y |  |  |  | 5.57 | 0 | [23 empty] | 0.07 | 0 | A | [9 empty] | 0 | 0 | 413 | 0 | 0 | 0 | 0 | 613 | 0 | 301 | 0 | 0 | 0 | 23 |  |  | 5
2019-12-07 | A55954 | 1 | 고탄소 | AE1055LS |  | Al 탈산 | B | 5 | 10 | 53400 | 78.98 | D | D | D |  | 1 | 1 |  | 1520 | 1580 | 4000 |  |  | 4000 | 47.28 | 10 | 84610 | 1603 |  | Y | 41 | 24 | [7 empty] | 김덕진 | 2 |  | Y |  |  |  |  | 103.4 | 13-7 | 40.6 | 152.95 | A |  | 1603 | 3 | 0.21 | 1562 | 1.14 | 78 | 37 | 260 | 4:20 | 25 | 26 | 10 | 0 |  | 0 |  |  | N2 | 2019-12-08 05:50 | 2019-12-08 06:18 | 28 | 2019-12-08 05:48 | 30 |  |  |  |  | Y |  |  |  | Y | [5 empty] | 0 | 202.42 | [23 empty] | 0 | 0 | A | [9 empty] | 0 | 0 | 761 | 30 | 0 | 0 | 0 | 380 | 0 | 199 | 51 | 0 | 0 | 41
2019-12-07 | B55928 | 2 | 중탄소 | SNCM8 |  | Al 탈산 | B | 20 | 68 | 50800 | 97 | D | D |  | A | 1 |  | 1 | 1540 | 1574 | 7800 |  |  | 7800 | 76.82 | 12 | 101532 | 1615 |  | Y | 52 | 46 |  |  | B55925 | 05 |  |  |  | 김익규 | 2 |  |  | Y |  | Y |  | 105.2 | 12-6 | 32.65 | 0 | A |  | 1617 | 1 | 0.86 | 1561 | 1.4 | 72 | 33 | 331 | 5:31 | 16 | 17 | 0 | 0 |  | 0 | 0 |  | N2 | 2019-12-08 06:45 | 2019-12-08 07:12 | 26 | 2019-12-08 06:35 | 37 |  |  |  |  | Y |  | Y | Y | [5 empty] | 4.5 | 10.76 | 0 | [20 empty] | 1.57 |  |  | 0.13 | 0.13 | A | [9 empty] | 716 | 0 | 253 | 0 | 0 | 161 | 0 | 919 | 0 | 639 | 0 | 0 | 0 | 91
2019-12-07 | A55955 | 1 | 고탄소 | AE1055LS |  | Al 탈산 | B | 22 | 41 | 51400 | 89.57 | D | A | A |  | 1 | 1 |  | 1520 | 1556 | 4900 |  |  | 4900 | 48.26 | 12 | 101532 | 1586 |  | Y | 41 | 29 | [7 empty] | 김덕진 | 2 |  | Y | [6 empty] | 0 | 206.08 | A |  | 1586 | 3 | 0.4 | 1539 | 1.15 | 55 | 24 | 392 | 6:32 | 25 | 25 | 12 | 0 |  | 0 |  |  | N2 | 2019-12-08 07:05 | 2019-12-08 07:22 | 17 | 2019-12-08 06:57 | 25 |  |  |  |  | Y |  |  |  | Y | [5 empty] | 0 | 1397.6 | [23 empty] | 0.1 | 0 | A | [9 empty] | 71 | 0 | 813 | 20 | 0 | 0 | 0 | 595 | 0 | 296 | 0 | 0 | 0 | 4
2019-12-07 | C53513 | 3 | 중탄소 | SACM1MI2 |  | Al 탈산 | I | 32 | 53 | 50300 | 128.95 | D | A | A |  | 1 |  | 1 | 1560 | 1534 | 11600 |  |  | 11600 | 115.77 | 12 | 100200 | 1684 |  | INGOT | 67 | 55 | [15 empty] | 104.1 | 12-8 | 446.94 | 0 | A |  | 1677 | 2 | 0.37 | 1596 | 2.53 | 105 |  | 464 | 7:44 | 20 | 20 | 0 | 0 |  | 0 |  |  | AR | 2019-12-08 07:52 |  | 21 | 2019-12-08 07:22 | [5 empty] | Y | [5 empty] | N |  |  |  | 8.67 | 0 | [18 empty] | 1.3 |  |  |  |  | 2.1 | 0 | A | [9 empty] | 2470 | 350 | 476 | 0 | 0 | 0 | 0 | 612 | 0 | 299 | 0 | 0 | 0 | 70
2019-12-08 | B55929 | 2 | 중탄소 | SNCM8 |  | Al 탈산 | B | 29 | 16 | 53600 | 105.47 | A | A |  | A | 1 |  | 1 | 1540 | 1554 | 7600 |  |  | 7600 | 78.05 | 12 | 97368 | 1616 |  | Y | 49 | 42 |  |  | B55926 | 05 |  |  |  | 김익규 | 2 |  |  | Y |  | Y |  | 106 | 13-8 | 225.08 | 0 | A |  | 1596 | 1 | 0.92 | 1535 | 1.24 | 46 | 14 | 409 | 6:49 | 18 | 19 | 0 | 0 |  | 0 | 0 |  | N2 | 2019-12-08 07:58 | 2019-12-08 08:16 | 18 | 2019-12-08 07:42 | 34 |  |  |  |  | Y |  | Y | Y | [5 empty] | 5 | 12.83 | 0 | [20 empty] | 1.59 |  |  | 0.08 | 0.08 | A | [9 empty] | 885 | 0 | 362 | 0 | 0 | 167 | 0 | 1153 | 0 | 450 | 0 | 0 | 0 | 51
2019-12-08 | A55956 | 1 | 고탄소 | AE1055LS |  | Al 탈산 | B | 15 | 15 | 52300 | 86 | A | A | A |  | 1 | 1 |  | 1520 | 1533 | 5900 |  |  | 5900 | 58.11 | 12 | 101532 | 1590 | 340 | Y | 42 | 36 |  |  | A55953 |  |  |  |  | 정용태 | 3 |  | Y |  |  |  |  | 106.1 | 13-9 | 0 | 184 | A |  | 1590 | 3 | 0.19 | 1543 | 1.12 | 59 | 23 | 206 | 3:26 | 25 | 25 | 12 | 0 |  | 0 |  |  | N2 | 2019-12-08 08:06 | 2019-12-08 08:24 | 19 | 2019-12-08 08:03 | 21 |  |  |  |  | Y |  |  |  | Y | [5 empty] | 0 | 176.21 | [23 empty] | 0.16 | 0 | A |  |  | 8.35 | 24.085 | 58.021 | 0.097 | 6.948 | 2.409 | 1908.49 | 0 | 0 | 836 | 55 | 0 | 0 | 0 | 850 | 0 | 594 | 0 | 0 | 0 | 34
2019-12-08 | B55930 | 2 | 중탄소 | SNCM8 | 잔강최소화전 | Al 탈산 | B | 37 | 18 | 53950 | 95.8 | A | A | A |  | 1 |  | 1 | 1540 | 1556 | 7100 |  |  | 7100 | 79.24 | 12 | 89598 | 1654 |  | Y | 43 | 36 | [15 empty] | 90.25 | 11-10 | 142.15 | 0 | A |  | 1632 | 2 | 0.41 | 1561 | 1.69 | 72 | 24 | 321 | 5:21 | 18 | 18 | 0 | 0 |  | 0 | 0 |  | N2 | 2019-12-08 08:50 | 2019-12-08 09:23 | 33 | 2019-12-08 08:33 | 50 |  |  |  |  | Y | [8 empty] | 5 | 10.64 | 0 | [20 empty] | 0.76 |  |  | 0.12 | 0.12 | A | [9 empty] | 800 | 0 | 298 | 0 | 0 | 164 | 0 | 556 | 0 | 255 | 0 | 0 | 0 | 52
2019-12-08 | A55957 | 1 | 고탄소 | AE1055LS |  | Al 탈산 | B | 16 | 36 | 52000 | 77.47 | A | A | A |  | 1 | 1 |  | 1520 | 1536 | 5500 |  |  | 5500 | 54.17 | 12 | 101532 | 1582 |  | Y | 40 | 35 |  |  | A55954 |  |  |  |  | 정용태 | 3 |  | Y |  |  |  |  | 106.9 | 13-4 | 0 | 282.69 | A |  | 1591 | 3 | 0.19 | 1552 | 0.95 | 68 | 29 | 342 | 5:42 | 25 | 25 | 13 | 0 |  | 0 |  |  | N2 | 2019-12-08 08:57 | 2019-12-08 09:31 | 34 | 2019-12-08 08:57 | 34 | [8 empty] | Y | [5 empty] | 0 | 195.28 | [23 empty] | 0.93 | 0 | A |  |  | 7.381 | 26.365 | 55.569 | 0.181 | 7.528 | 2.107 | 1793.19 | 0 | 0 | 853 | 41 | 0 | 0 | 0 | 941 | 0 | 691 | 0 | 0 | 0 | 38
2019-12-08 | C53514 | 3 | 중탄소 | XC48 | 연주시작 | Al 탈산 | T | 1 | 56 | 48850 | 132.32 | A | A | A |  | 1 |  | 1 | 1535 | 1561 | 8600 |  |  | 8600 | 104.36 | 30 | 82410 | 1663 |  | Y | 64 | 52 | [7 empty] | 도주용 | 2 |  |  |  |  | Y | 4 | 90.45 | 11-3 | 374.26 | 0 | A |  | 1662 | 2 | 0.39 | 1588 | 1.95 | 97 | 45 | 439 | 7:19 | 10 | 14 | 0 | 0 |  | 0 | 31 |  | AR | 2019-12-08 09:54 |  | 43 | 2019-12-08 09:23 | 74 |  |  |  |  | Y | [5 empty] | N |  |  | 6 | 10.42 | 0 | [23 empty] | 0 | 0 | A |  |  | 8.9 | 29.497 | 51.188 | 0.47 | 5.751 | 1.735 | 1463.47 | 195 | 0 | 409 | 20 | 0 | 0 | 0 | 1125 | 0 | 301 | 302 | 0 | 0 | 6 |  |  | 9 |  | 1
2019-12-08 | B55931 | 2 | 중탄소 | AE4340 | 잔강최소화 | Al 탈산 | B | 31 | 8 | 53350 | 108.57 | A | A | A |  | 1 | 1 |  | 1540 | 1566 | 7000 |  |  | 7000 | 74.37 | 13 | 94123 | 1645 |  | Y | 42 | 35 | [15 empty] | 104.7 | 13-9 | 240.54 | 0 | A |  | 1645 | 3 | 0.23 | 1571 | 0.92 | 82 | 24 | 238 | 3:58 | 18 | 18 | 14 | 0 |  | 0 | 0 |  | AR | 2019-12-08 10:04 | 2019-12-08 10:41 | 36 | 2019-12-08 09:37 | 64 | [14 empty] | 112.58 | 77.34 | [20 empty] | 1.12 |  |  | 0.08 | 0.08 | A | [9 empty] | 888 | 95 | 275 | 0 | 0 | 222 | 0 | 757 | 0 | 353 | 0 | 0 | 0 | 98
2019-12-08 | A55958 | 1 | 고탄소 | AE1055LS |  | Al 탈산 | B | 5 | 11 | 52800 | 95.27 | A | A | A |  | 1 | 1 |  | 1520 | 1531 | 5700 |  |  | 5700 | 56.14 | 12 | 101532 | 1597 |  | Y | 59 | 38 | [7 empty] | 정용태 | 2 |  | Y |  |  |  |  | 103.6 | 13-7 | 0.52 | 263.41 | A |  | 1597 | 3 | 0.21 | 1554 | 1.16 | 70 | 34 | 287 | 4:47 | 25 | 27 | 15 | 0 |  | 0 |  |  | N2 | 2019-12-08 10:14 | 2019-12-08 10:38 | 23 | 2019-12-08 10:14 | 24 | [8 empty] | Y | [5 empty] | 9.61 | 168.45 | [23 empty] | 14.38 | 0 | B | [9 empty] | 0 | 0 | 828 | 31 | 0 | 0 | 0 | 839 | 0 | 697 | 0 | 0 | 0 | 48
2019-12-08 | C53515 | 3 | 중탄소 | XC48 | 연주종료 | Al 탈산 | T | 35 | 87 | 47550 | 105.2 | A | A | A |  | 1 |  | 1 | 1535 | 1516 | 8800 |  |  | 8800 | 88.99 | 36 | 98892 | 1652 |  | Y | 55 | 47 |  |  | C53513 | 04 |  |  |  | 정종훈 | 2 |  |  | Y |  | Y | 4 | 99.4 | 11-7 | 369.44 | 0 | A |  | 1641 | 2 | 0.39 | 1575 | 1.94 | 84 | 44 | 386 | 6:26 | 10 | 11 | 0 | 0 |  | 0 |  |  | AR | 2019-12-08 10:52 |  | 42 | 2019-12-08 10:36 | 59 | [14 empty] | 8.15 | 0 | [23 empty] | 0 | 0 | A |  |  | 7.722 | 31.393 | 50.791 | 0.387 | 6.577 | 1.617 | 1450.32 | 184 | 0 | 516 | 0 | 0 | 0 | 0 | 805 | 0 | 300 | 202 | 0 | 0 | 18
2019-12-08 | B55932 | 2 | 중탄소 | AE4340 |  | Al 탈산 | B | 19 | 23 | 52300 | 137.63 | A | A | A |  | 1 |  | 1 | 1540 | 1565 | 9900 |  |  | 9900 | 103.46 | 12 | 95693 | 1644 | 366 | Y | 57 | 49 | [15 empty] | 104.6 | 13-5 | 74.4 | 0 | A |  | 1611 | 2 | 0.4 | 1560 | 1.65 | 71 | 32 | 422 | 7:02 | 18 | 18 | 0 | 0 |  | 0 | 0 |  | AR | 2019-12-08 11:34 | 2019-12-08 11:45 | 11 | 2019-12-08 11:24 | 21 |  |  |  |  | Y | [8 empty] | 5 | 5.27 | 0 | [20 empty] | 1.61 |  |  | 0 | 0 | A | [9 empty] | 1084 | 0 | 249 | 0 | 0 | 232 | 0 | 746 | 0 | 364 | 0 | 0 | 0 | 70
2019-12-08 | A55959 | 1 | 고탄소 | AE1055LS |  | Al 탈산 | B | 22 | 42 | 51200 | 84.28 | A | A | A |  | 1 | 1 |  | 1520 | 1542 | 5200 |  |  | 5200 | 51.22 | 12 | 101532 | 1590 |  | Y | 42 | 33 |  |  | A55956 |  |  |  |  | 정용태 | 2 |  | Y |  |  |  |  | 108.75 | 13-5 | 272.72 | 0 | A |  | 1590 | 3 | 0.23 | 1551 | 0.91 | 67 | 33 | 241 | 4:01 | 25 | 25 | 16 | 0 |  | 0 |  |  | N2 | 2019-12-08 11:08 | 2019-12-08 11:37 | 29 | 2019-12-08 11:08 | 29 |  |  |  |  | Y |  |  |  | Y | [5 empty] | 0 | 14.23 | [23 empty] | 15.34 | 0 | A | [9 empty] | 0 | 0 | 821 | 40 | 0 | 0 | 0 | 844 | 0 | 595 | 0 | 0 | 0 | 33
2019-12-08 | C53516 | 3 | 중탄소 | XC48 | 연주종료 | Al 탈산 | T | 30 | 17 | 53500 | 104.17 | A | A | A |  | 1 |  | 1 | 1535 | 1585 | 7000 |  |  | 7000 | 70.78 | 36 | 98892 | 1634 |  | Y | 61 | 45 | [7 empty] | 도주용 | 2 |  | N |  |  | Y | 4 | 96.6 | 12-7 | 147.63 | 0 | A |  | 1620 | 2 | 0.37 | 1563 | 1.84 | 72 | 34 | 1254 | 20:54 | 10 | 15 | 0 | 0 |  | 0 | 12 |  | AR | 2019-12-08 12:11 |  | 31 | 2019-12-08 11:59 | 43 |  |  |  |  | Y | [5 empty] | N |  |  | 5 | 22.53 | 0 | [23 empty] | 0 | 0 | A | [9 empty] | 381 | 0 | 728 | 0 | 0 | 0 | 0 | 793 | 0 | 300 | 0 | 0 | 0 | 34
2019-12-08 | B55933 | 2 | 중탄소 | AE4340 |  | Al 탈산 | B | 20 | 69 | 50250 | 125.57 | A | A | A |  | 1 | 1 |  | 1540 | 1574 | 7400 |  |  | 7400 | 80.99 | 12 | 91372 | 1625 |  | Y | 42 | 39 | [15 empty] | 106.45 | 12-7 | 88.47 | 0 | A |  | 1625 | 3 | 0.38 | 1549 | 1.26 | 60 | 21 | 265 | 4:25 | 18 | 18 | 17 | 0 |  | 0 | 0 |  | AR | 2019-12-08 12:33 | 2019-12-08 12:56 | 23 | 2019-12-08 11:44 | 72 | [14 empty] | 72.83 | 64.55 | [20 empty] | 0.98 |  |  | 0.67 | 0.67 | A | [9 empty] | 1043 | 45 | 296 | 0 | 0 | 215 | 0 | 862 | 0 | 355 | 0 | 0 | 0 | 54
2019-12-08 | A55960 | 1 | 고탄소 | AE1055LS |  | Al 탈산 | B | 15 | 16 | 52200 | 97.87 | A | A | A |  | 1 | 1 |  | 1520 | 1539 | 5700 |  |  | 5700 | 56.14 | 12 | 101532 | 1589 |  | Y | 57 | 36 |  |  | A55957 |  |  |  |  | 정용태 | 3 |  |  | Y |  |  |  | 108.45 | 14-1 | 338.25 | 0 | A |  | 0 | 3 | 0.19 | 1554 | -50.13 | 70 | 36 | 288 | 4:48 | 25 | 25 | 18 | 0 |  | 0 |  |  | N2 | 2019-12-08 12:22 | 2019-12-08 12:41 | 19 | 2019-12-08 12:20 | 21 |  |  |  |  | Y |  |  |  | Y | [5 empty] | 0 | 136.93 | [23 empty] | 0.06 | 0 | A | [9 empty] | 0 | 0 | 837 | 35 | 0 | 0 | 0 | 788 | 0 | 596 | 0 | 0 | 0 | 44
2019-12-08 | B55934 | 2 | 중탄소 | AE4340 | TUNDISH교체전 | Al 탈산 | B | 29 | 17 | 53700 | 104.67 | A | A |  | A | 1 |  | 1 | 1540 | 1564 | 8400 |  |  | 8400 | 73.75 | 17 | 113894 | 1654 |  | Y | 50 | 42 | [15 empty] | 101.4 | 13-3 | 219.29 | 0 | A |  | 1635 | 1 | 0.14 | 1564 | 1.5 | 75 | 22 | 461 | 7:41 | 18 | 19 | 0 | 0 |  | 0 | 0 |  | AR | 2019-12-08 13:06 | 2019-12-08 14:10 | 64 | 2019-12-08 12:54 | 76 |  |  |  |  | Y |  | Y | Y | [5 empty] | 4.5 | 14.49 | 0 | [20 empty] | 0.77 |  |  | 0.08 | 0.08 | A | [9 empty] | 1034 | 0 | 271 | 0 | 0 | 215 | 0 | 954 | 0 | 369 | 0 | 0 | 0 | 30
2019-12-08 | A55961 | 1 | 고탄소 | AE1055LS |  | Al 탈산 | B | 16 | 37 | 52100 | 94.8 | A | A | A |  | 1 | 1 |  | 1520 | 1571 | 5100 |  |  | 5100 | 51.98 | 12 | 98112 | 1606 |  | Y | 41 | 32 |  |  | A55958 |  |  |  |  | 정용태 | 3 |  |  | Y |  |  |  | 106.35 | 13-3 | 322.61 | 0 | A |  | 0 | 3 | 0.19 | 1554 | -30.47 | 70 | 37 | 347 | 5:47 | 25 | 25 | 19 | 0 |  | 0 |  |  | N2 | 2019-12-08 13:18 | 2019-12-08 13:46 | 28 | 2019-12-08 13:17 | 29 | [8 empty] | Y | [5 empty] | 0 | 258.28 | [23 empty] | 2.38 | 0 | A | [9 empty] | 0 | 0 | 853 | 41 | 0 | 0 | 0 | 795 | 0 | 545 | 0 | 0 | 0 | 31
2019-12-08 | C53517 | 3 | 중탄소 | XC48 | TUNDISH교체전 | Al 탈산 | T | 32 | 54 | 52100 | 84.87 | A | A | A |  | 2 |  | 1 | 1535 | 1576 | 5600 |  |  | 5600 | 56.63 | 36 | 98892 | 1612 |  | Y | 34 | 30 |  | Y | C53514 | 04 |  |  |  | 정종훈 | 2 |  | N | Y |  | Y | 4 | 105.55 | 12-9 | 249.75 | 0 | A |  | 1619 | 2 | 0.38 | 1564 | 1.57 | 73 | 32 | 376 | 6:16 | 10 | 15 | 0 | 0 |  | 0 |  |  | AR | 2019-12-08 13:21 |  | 26 | 2019-12-08 13:05 | 42 |  |  |  |  | Y | [5 empty] | N |  |  | 4 | 6.77 | 0 | [23 empty] | 0 | 0 | A | [9 empty] | 284 | 0 | 480 | 0 | 0 | 0 | 0 | 951 | 0 | 300 | 196 | 0 | 0 | 35
2019-12-08 | B55935 | 2 | 중탄소 | SCM440 | TUNDISH교체 | Al 탈산 | B | 37 | 19 | 54100 | 145.32 | A | C |  | C | 1 |  | 1 | 1540 | 1535 | 12800 |  |  | 12800 | 134.75 | 12 | 94989 | 1674 |  | Y | 87 | 62 | [15 empty] | 101.9 | 13-3 | 11.14 | 392.04 | A |  | 1660 | 1 | 0.11 | 1587 | 1.59 | 91 | 40 | 396 | 6:36 | 15 | 20 | 0 | 0 |  | 0 | 0 |  | N2 | 2019-12-08 15:08 | 2019-12-08 15:41 | 33 | 2019-12-08 14:51 | 50 |  |  |  |  | N | 미투입강종 | Y | Y | [5 empty] | 4 | 0.12 | 10.75 | [19 empty] | 2.09 |  |  |  | 0.55 | 0.55 | A | [9 empty] | 2350 | 0 | 148 | 0 | 0 | 169 | 0 | 619 | 0 | 255 | 0 | 0 | 0 | 15 |  |  | 9 |  | 1
2019-12-08 | A55962 | 1 | 고탄소 | AE1055LS |  | Al 탈산 | B | 5 | 12 | 53100 | 86.5 | A | A | C |  | 1 | 1 |  | 1520 | 1533 | 5800 |  |  | 5800 | 57.12 | 12 | 101532 | 1583 |  | Y | 42 | 34 |  |  | A55959 |  |  |  |  | 정용태 | 3 |  |  | Y |  |  |  | 101.75 | 13-4 | 0 | 280.73 | A |  | 1583 | 3 | 0.19 | 1556 | 0.61 | 72 | 34 | 259 | 4:19 | 25 | 25 | 20 | 0 |  | 0 |  |  | N2 | 2019-12-08 14:10 | 2019-12-08 14:50 | 40 | 2019-12-08 14:09 | 41 |  |  |  |  | Y |  |  |  | Y | [5 empty] | 0 | 259.56 | [23 empty] | 5.81 | 0 | A | [9 empty] | 0 | 0 | 819 | 29 | 0 | 0 | 0 | 995 | 0 | 742 | 97 | 0 | 0 | 48
2019-12-08 | C53518 | 3 | 저탄소 | 18CRNIMO7HI |  | Al 탈산 | I | 1 | 57 | 48750 | 114.78 | A | A | C |  | 1 |  | 1 | 1560 | 1626 | 7500 |  |  | 7500 | 94.1 | 7 | 79700 | 1680 | 723 | INGOT | 47 | 39 | [13 empty] | Y |  | 89.25 | 11-2 | 0 | 218.56 | A |  | 1671 | 2 | 0.38 | 1583 | 1.73 | 77 |  | 485 | 8:05 | 25 | 25 | 0 | 0 |  | 0 | 18 |  | N2 | 2019-12-08 14:57 |  | 17 | 2019-12-08 14:39 | [5 empty] | Y | [5 empty] | N |  |  |  | 5.89 | 0 | [18 empty] | 1.3 |  |  |  |  | 0 | 0 | A | [9 empty] | 1075 | 1300 | 22 | 144 | 0 | 0 | 0 | 1365 | 0 | 300 | 0 | 0 | 0 | 16
2019-12-08 | A55963 | 1 | 고탄소 | AE1055LS |  | Al 탈산 | B | 22 | 43 | 51100 | 80.67 | C | C | C |  | 1 | 1 |  | 1520 | 1531 | 6100 |  |  | 6100 | 60.08 | 12 | 101532 | 1591 |  | Y | 42 | 37 | [7 empty] | 정용태 | 3 |  | Y |  |  |  |  | 104.85 | 12-10 | 0 | 249.4 | A |  | 1591 | 3 | 0.21 | 1557 | 0.89 | 73 | 37 | 283 | 4:43 | 25 | 25 | 21 | 0 |  | 0 |  |  | N2 | 2019-12-08 15:29 | 2019-12-08 15:49 | 21 | 2019-12-08 15:28 | 22 |  |  |  |  | Y |  |  |  | Y | [5 empty] | 0 | 236.35 | [23 empty] | 8.64 | 0 | A | [9 empty] | 61 | 0 | 901 | 25 | 0 | 0 | 0 | 815 | 0 | 674 | 0 | 0 | 0 | 19
2019-12-08 | C53519 | 3 | 저탄소 | SM20CB2 | 연주시작 | Al 탈산 | T | 35 | 88 | 47250 | 96.63 | C | C | C |  | 1 |  | 1 | 1550 | 1570 | 7100 |  |  | 7100 | 57.44 | 45 | 123615 | 1661 |  | Y | 43 | 42 | [8 empty] | 2 |  | Y |  |  | Y |  | 92.4 | 10-10 | 344.79 | 0 | A |  | 1660 | 2 | 0.4 | 1607 | 1.39 | 92 | 39 | 416 | 6:56 | 7 | 8 | 0 | 0 |  | 0 | 15 |  | N2 | 2019-12-08 15:52 |  | 21 | 2019-12-08 15:37 | 36 |  |  |  |  | Y | [5 empty] | N |  |  |  | 5.05 | 0 | [23 empty] | 0 | 0 | A | [9 empty] | 0 | 0 | 258 | 0 | 0 | 0 | 0 | 395 | 0 | 199 | 0 | 0 | 0 | 17 |  |  | 9 |  | 1
2019-12-08 | B55936 | 2 | 중탄소 | SCM440 |  | Al 탈산 | B | 31 | 9 | 53500 | 106.3 | C | C |  | C | 1 |  | 1 | 1540 | 1527 | 7300 |  |  | 7300 | 79.6 | 12 | 91710 | 1635 |  | Y | 43 | 36 | [7 empty] | 고승만 | 2 |  |  |  |  | Y |  | 91.9 | 12-4 | 0 | 216.32 | A |  | 1625 | 1 | 0.16 | 1547 | 1.44 | 51 | 18 | 314 | 5:14 | 15 | 16 | 0 | 0 |  | 0 | 0 |  | N2 | 2019-12-08 16:18 | 2019-12-08 16:44 | 26 | 2019-12-08 16:04 | 40 |  |  |  |  | N | 미투입강종 | Y | Y | [5 empty] | 5 | 0 | 21.47 | [20 empty] | 0.81 |  |  | 0.13 | 0.13 | A | [9 empty] | 1235 | 0 | 0 | 0 | 0 | 181 | 0 | 849 | 0 | 462 | 0 | 0 | 0 | 45
2019-12-08 | A55964 | 1 | 고탄소 | AE1055LS |  | Al 탈산 | B | 15 | 17 | 52200 | 79.75 | C | C | C |  | 1 | 1 |  | 1520 | 1539 | 5500 |  |  | 5500 | 65 | 10 | 84610 | 1580 |  | Y | 42 | 33 | [7 empty] | 박안희 | 2 |  | Y |  |  |  |  | 103.05 | 13-5 | 2.03 | 132.88 | A |  | 1580 | 3 | 0.19 | 1550 | 0.81 | 66 | 32 | 268 | 4:28 | 25 | 25 | 22 | 0 |  | 0 |  |  | N2 | 2019-12-08 16:32 | 2019-12-08 16:52 | 21 | 2019-12-08 16:31 | 22 |  |  |  |  | Y |  |  |  | Y | [5 empty] | 0 | 209.59 | [23 empty] | 11.3 | 0 | A | [9 empty] | 80 | 0 | 869 | 41 | 0 | 0 | 0 | 850 | 0 | 670 | 0 | 0 | 0 | 10
2019-12-08 | C53520 | 3 | 저탄소 | SM20CB | 연주종료 | Si 탈산 | T | 30 | 18 | 53900 | 89.53 | C | C | C |  | 1 |  | 1 | 1550 | 1595 | 6400 |  |  | 6400 | 116.49 | 20 | 54940 | 1642 |  | Y | 42 | 36 |  |  |  | 05 |  |  |  |  | 2 |  |  |  |  | Y |  | 91.95 | 12-2 | 277.85 | 0 | A |  | 1643 | 2 | 0.4 | 1598 | 1.45 | 84 | 41 | 328 | 5:28 | 7 | 8 | 0 | 0 |  | 0 |  |  | N2 | 2019-12-08 16:56 |  | 22 | 2019-12-08 16:39 | 38 |  |  |  |  | Y | [5 empty] | N |  |  |  | 5.41 | 0 | [23 empty] | 0 | 0 | A | [9 empty] | 0 | 0 | 246 | 0 | 0 | 0 | 0 | 404 | 0 | 200 | 0 | 0 | 0 | 34 |  |  | 5
2019-12-08 | B55937 | 2 | 중탄소 | SCM440 |  | Al 탈산 | B | 19 | 24 | 51800 | 101.52 | C | C |  | C | 1 |  | 1 | 1540 | 1527 | 8900 |  |  | 8900 | 93.62 | 11 | 95062 | 1615 |  | Y | 58 | 43 |  |  | C53518 | 05 |  |  |  | 고승만 | 2 |  |  | Y |  | Y |  | 107.3 | 13-8 | 0.38 | 194.65 | A |  | 1612 | 1 | 0.17 | 1560 | 1.44 | 64 | 19 | 237 | 3:57 | 15 | 16 | 0 | 0 |  | 0 | 0 |  | N2 | 2019-12-08 17:18 | 2019-12-08 17:38 | 20 | 2019-12-08 17:07 | 31 |  |  |  |  | N | 미투입강종 | Y | Y | [6 empty] | 0 | 13.7 | [20 empty] | 1.02 |  |  | 0.13 | 0.13 | A | [9 empty] | 1393 | 0 | 245 | 0 | 0 | 153 | 0 | 746 | 0 | 465 | 0 | 0 | 0 | 51
2019-12-08 | A55965 | 1 | 고탄소 | AE1055LS |  | Al 탈산 | B | 16 | 38 | 51800 | 76.58 | C | C | C |  | 1 | 1 |  | 1520 | 1534 | 5300 |  |  | 5300 | 52.2 | 12 | 101532 | 1587 |  | Y | 43 | 34 | [7 empty] | 박안희 | 2 |  | Y |  |  |  |  | 100.9 | 12-7 | 3.9 | 44.89 | A |  | 1587 | 3 | 0.2 | 1557 | 0.88 | 73 | 37 | 278 | 4:38 | 25 | 25 | 23 | 0 |  | 0 |  |  | N2 | 2019-12-08 17:39 | 2019-12-08 17:54 | 15 | 2019-12-08 17:38 | 16 |  |  |  |  | Y |  |  |  | Y | [5 empty] | 0 | 230.57 | [23 empty] | 17.19 | 0 | A | [9 empty] | 30 | 0 | 893 | 17 | 0 | 0 | 0 | 451 | 0 | 416 | 0 | 0 | 0 | 35
2019-12-08 | C53521 | 3 | 저탄소 | SM20CB | 연주종료 | Si 탈산 | T | 32 | 55 | 50700 | 75.53 | C | C | C |  | 1 |  | 1 | 1550 | 1580 | 6000 |  |  | 6000 | 44.58 | 49 | 134603 | 1635 |  | Y | 41 | 35 |  |  |  | 05 |  |  |  |  | 2 |  |  |  |  | Y |  | 100.85 | 12-4 | 219.16 | 0 | A |  | 1629 | 2 | 0.44 | 1595 | 1.36 | 81 | 34 | 347 | 5:47 | 7 | 7 | 0 | 0 |  | 0 | 9 |  | N2 | 2019-12-08 17:54 |  | 27 | 2019-12-08 17:45 | 37 |  |  |  |  | Y | [5 empty] | N |  |  |  | 5.63 | 0 | [23 empty] | 0 | 0 | B | [9 empty] | 0 | 0 | 174 | 0 | 0 | 0 | 0 | 664 | 0 | 201 | 0 | 0 | 0 | 11 |  |  | 5
2019-12-08 | B55938 | 2 | 중탄소 | SCM440 |  | Al 탈산 | B | 29 | 18 | 52900 | 114 | C | C |  | C | 1 |  | 1 | 1540 | 1535 | 8000 |  |  | 8000 | 78.32 | 12 | 102144 | 1617 |  | Y | 68 | 40 | [7 empty] | 고승만 | [5 empty] | Y |  | 104.1 | 13-6 | 0 | 259.48 | A |  | 1618 | 1 | 0.17 | 1562 | 1.44 | 66 | 27 | 362 | 6:02 | 15 | 16 | 0 | 0 |  | 0 | 0 |  | N2 | 2019-12-08 18:40 | 2019-12-08 18:58 | 19 | 2019-12-08 18:29 | 29 |  |  |  |  | N | 미투입강종 | Y | Y | [6 empty] | 0 | 14.94 | [20 empty] | 1.05 |  |  | 0.5 | 0.5 | A | [9 empty] | 120 | 1012 | 70 | 606 | 0 | 160 | 0 | 952 | 0 | 256 | 0 | 0 | 0 | 80
2019-12-08 | A55966 | 1 | 고탄소 | AE1055LS |  | Al 탈산 | B | 5 | 13 | 53300 | 76.87 | C | C | C |  | 1 | 1 |  | 1520 | 1553 | 4200 |  |  | 4200 | 51.37 | 10 | 81760 | 1592 |  | Y | 44 | 26 | [7 empty] | 박안희 | 2 |  | Y |  |  |  |  | 99.15 | 13-1 | 2.16 | 5.43 | A |  | 1592 | 3 | 0.2 | 1548 | 1.33 | 64 | 36 | 237 | 3:57 | 25 | 25 | 24 | 0 |  | 0 |  |  | N2 | 2019-12-08 18:44 | 2019-12-08 18:58 | 14 | 2019-12-08 18:43 | 15 | [14 empty] | 0 | 215.28 | [23 empty] | 22.22 | 0.27 | A | [9 empty] | 61 | 0 | 852 | 29 | 0 | 0 | 0 | 418 | 0 | 418 | 0 | 0 | 0 | 45
2019-12-08 | C53522 | 3 | 저탄소 | SM20C | 연주종료 | Al 탈산 | T | 1 | 58 | 49050 | 80.83 | C | C | C |  | 1 |  | 1 | 1550 | 1590 | 6100 |  |  | 6100 | 105.74 | 21 | 57687 | 1628 |  | Y | 41 | 36 |  |  |  | 05 |  |  |  |  | 2 |  |  |  |  | Y |  | 99.75 | 12-2 | 267.79 | 0 | A |  | 1630 | 2 | 0.4 | 1587 | 1.48 | 73 | 30 | 367 | 6:07 | 10 | 10 | 0 | 0 |  | 0 | 10 |  | N2 | 2019-12-08 19:03 |  | 29 | 2019-12-08 18:53 | 39 |  |  |  |  | Y | [5 empty] | Y |  |  |  | 5.36 | 0 | [23 empty] | 0 | 0 | A | [9 empty] | 0 | 0 | 159 | 0 | 0 | 0 | 0 | 692 | 0 | 200 | 100 | 0 | 0 | 5 |  |  | 5
2019-12-08 | B55939 | 2 | 중탄소 | SCM440 |  | Al 탈산 | B | 37 | 20 | 52950 | 90.25 | C | C |  | C | 1 |  | 1 | 1540 | 1536 | 5900 |  |  | 5900 | 63.45 | 14 | 92984 | 1624 |  | Y | 41 | 30 | 웨인 카 1번 하이 망간 포지션 브라케트 터치바 파손으로 설비보수로 작업지연 | [6 empty] | 고승만 | 2 |  |  |  |  | Y |  | 100.15 | 13-1 | 1.54 | 35.4 | A |  | 1614 | 1 | 0.12 | 1551 | 1.53 | 55 | 18 | 165 | 2:45 | 15 | 19 | 0 | 0 |  | 0 | 0 |  | N2 | 2019-12-08 19:37 | 2019-12-08 20:07 | 30 | 2019-12-08 19:21 | 45 |  |  |  |  | N | 미투입강종 | Y | Y | [5 empty] | 4.3 | 0 | 13.62 | [20 empty] | 1.24 |  |  | 0.49 | 0.49 | A | [9 empty] | 820 | 303 | 50 | 74 | 0 | 290 | 0 | 949 | 0 | 254 | 0 | 0 | 0 | 56
2019-12-08 | A55967 | 1 | 고탄소 | AE1055LS |  | Al 탈산 | B | 22 | 44 | 51300 | 80.97 | C | C | C |  | 1 | 1 |  | 1520 | 1527 | 5400 |  |  | 5400 | 55.04 | 12 | 98112 | 1590 |  | Y | 43 | 33 | [7 empty] | 박안희 | 2 |  | Y |  |  |  |  | 96.2 | 12-1 | 0 | 206.42 | A |  | 1590 | 3 | 0.21 | 1548 | 1.14 | 64 | 29 | 273 | 4:33 | 25 | 25 | 25 | 0 |  | 0 |  |  | N2 | 2019-12-08 19:51 | 2019-12-08 20:05 | 13 | 2019-12-08 19:49 | 16 | [14 empty] | 0 | 238.58 | [23 empty] | 0.01 | 0 | A | [9 empty] | 53 | 0 | 839 | 14 | 0 | 0 | 0 | 749 | 0 | 624 | 0 | 0 | 0 | 0
2019-12-08 | C53523 | 3 | 저탄소 | SM20C | 연주종료 | Al 탈산 | T | 35 | 89 | 46400 | 77.38 | C | C | C |  | 1 |  | 1 | 1550 | 1581 | 5800 |  |  | 5800 | 63.98 | 33 | 90651 | 1639 |  | Y | 44 | 33 |  |  |  | 05 |  |  |  |  | 2 |  | Y |  |  | Y |  | 95.7 | 11-3 | 254.41 | 0 | A |  | 1628 | 2 | 0.4 | 1587 | 1.64 | 73 | 30 | 356 | 5:56 | 10 | 10 | 0 | 0 |  | 0 | 8 |  | N2 | 2019-12-08 20:13 |  | 27 | 2019-12-08 20:05 | 35 |  |  |  |  | Y | [5 empty] | Y |  |  |  | 5.12 | 0 | [23 empty] | 0 | 0 | A | [9 empty] | 0 | 0 | 160 | 0 | 0 | 0 | 0 | 522 | 0 | 201 | 59 | 0 | 0 | 18 |  |  | 5
2019-12-08 | B55940 | 2 | 중탄소 | SCM440 |  | Al 탈산 | B | 31 | 10 | 53900 | 79.28 | C | C |  | C | 1 |  | 1 | 1540 | 1574 | 5200 |  |  | 5200 | 53.54 | 15 | 97132 | 1626 |  | Y | 41 | 29 | 웨인카 1번 고장 | [6 empty] | 고승만 | 2 |  |  |  |  | Y |  |  |  | 0 | 269.93 | A |  | 1606 | 1 | 0.11 | 1551 | 1.69 | 55 | 11 | 245 | 4:05 | 15 | 16 | 0 | 0 |  | 0 | 0 |  | N2 | 2019-12-08 20:25 | 2019-12-08 21:09 | 44 | 2019-12-08 20:15 | 54 |  |  |  |  | N | 미투입강종 | Y | Y | [5 empty] | 4 | 0 | 12.78 | [23 empty] | 0.15 | 0.15 | A | [9 empty] | 298 | 846 | 238 | 395 | 0 | 214 | 0 | 896 | 0 | 0 | 0 | 0 | 0 | 60
2019-12-08 | A55968 | 1 | 고탄소 | AE1055LS |  | Al 탈산 | B | 15 | 18 | 52100 | 76.52 | C | C | C |  | 1 | 1 |  | 1520 | 1553 | 4400 |  |  | 4400 | 43.51 | 12 | 101117 | 1589 |  | Y | 42 | 27 | [7 empty] | 박안희 | 2 |  | Y | [6 empty] | 0 | 249.01 | A |  | 1589 | 3 | 0.2 | 1542 | 1.38 | 58 | 25 | 294 | 4:54 | 25 | 25 | 26 | 0 |  | 0 |  |  | N2 | 2019-12-08 20:46 | 2019-12-08 21:11 | 24 | 2019-12-08 20:45 | 26 |  |  |  |  | Y |  |  |  | Y | [5 empty] | 0 | 178.96 | [23 empty] | 1.24 | 0 | A | [9 empty] | 79 | 0 | 904 | 17 | 0 | 0 | 0 | 299 | 0 | 296 | 0 | 0 | 0 | 49
2019-12-08 | C53524 | 3 | 저탄소 | SM20C | 연주종료 | Al 탈산 | T | 30 | 19 | 53200 | 96.52 | C | C | C |  | 1 |  | 1 | 1550 | 1567 | 6900 |  |  | 6900 | 76.12 | 33 | 90651 | 1663 |  | Y | 43 | 37 |  |  |  | 05 |  |  |  |  | 2 |  | Y |  |  | Y |  | 95.95 | 12-6 | 194.97 | 0 | A |  | 1630 | 2 | 0.4 | 1596 | 0.89 | 82 | 27 | 356 | 5:56 | 10 | 10 | 0 | 0 |  | 0 | 16 |  | N2 | 2019-12-08 21:34 |  | 8 | 2019-12-08 21:18 | 24 |  |  |  |  | Y | [5 empty] | Y |  |  |  | 6.04 | 0 | [23 empty] | 0 | 0 | A | [9 empty] | 0 | 0 | 208 | 0 | 0 | 0 | 0 | 499 | 0 | 200 | 66 | 0 | 0 | 19 |  |  | 5
2019-12-08 | B55941 | 2 | 중탄소 | SRD1 |  | Al 탈산 | B | 19 | 25 | 52200 | 89.95 | C | C |  | C | 1 |  | 1 | 1540 | 1566 | 7100 |  |  | 7100 | 49.76 | 20 | 142686 | 1626 |  | Y | 44 | 37 | [7 empty] | 고승만 | 2 |  |  |  |  | Y |  | 101.2 | 13-1 | 167.23 | 27.89 | A |  | 1619 | 1 | 0.1 | 1568 | 0 | 75 | 30 | 152 | 2:32 | 15 | 16 | 0 | 0 |  | 0 | 0 |  | N2 | 2019-12-08 21:40 | 2019-12-08 22:14 | 33 | 2019-12-08 21:29 | 45 |  |  |  |  | Y |  | Y | Y | [5 empty] | 4 | 9.39 | 0 | [23 empty] | 0.06 | 0.06 | A | [9 empty] | 1375 | 0 | 979 | 0 | 0 | 208 | 0 | 849 | 0 | 456 | 0 | 0 | 0 | 21
2019-12-08 | A55969 | 1 | 고탄소 | AE1055LS |  | Al 탈산 | B | 16 | 39 | 52000 | 81.18 | C | C | C |  | 1 | 1 |  | 1520 | 1527 | 5600 |  |  | 5600 | 55.16 | 12 | 101532 | 1583 |  | Y | 46 | 34 | [7 empty] | 박안희 | 2 |  | Y |  |  |  |  | 102.55 | 12-9 | 4.15 | 252.63 | A |  | 1583 | 3 | 0.2 | 1556 | 0.75 | 72 | 34 | 266 | 4:26 | 25 | 25 | 27 | 0 |  | 0 |  |  | N2 | 2019-12-08 21:52 | 2019-12-08 22:12 | 21 | 2019-12-08 21:52 | 21 |  |  |  |  | Y |  |  |  | Y | [5 empty] | 0 | 224.75 | [23 empty] | 5.33 | 0 | A | [9 empty] | 43 | 0 | 937 | 0 | 0 | 0 | 0 | 441 | 0 | 419 | 0 | 0 | 0 | 20
2019-12-08 | C53525 | 3 | 저탄소 | SM20C | 연주종료 | Al 탈산 | T | 32 | 56 | 50600 | 81.83 | C | C | D |  | 1 |  | 1 | 1550 | 1558 | 6100 |  |  | 6100 | 43.54 | 51 | 140097 | 1558 |  | Y | 42 | 33 |  |  |  | 05 |  |  |  |  | 2 |  |  | Y |  |  |  | 104.4 | 12-7 | 172.06 | 0 | A |  | 1626 | 2 | 0.39 | 1580 | 1.39 | 66 | 38 | 415 | 6:55 | 10 | 12 | 0 | 0 |  | 0 | 10 |  | N2 | 2019-12-08 22:27 |  | 20 | 2019-12-08 22:20 | 28 |  |  |  |  | Y | [5 empty] | Y |  |  |  | 9.46 | 0 | [23 empty] | 0.02 | 0 | A | [9 empty] | 0 | 0 | 232 | 0 | 0 | 0 | 0 | 555 | 0 | 199 | 68 | 0 | 0 | 40 |  |  | 5
2019-12-08 | B55942 | 2 | 중탄소 | AE4140Q |  | Al 탈산 | B | 29 | 19 | 53250 | 88.37 | C | D |  | D | 1 |  | 1 | 1540 | 1554 | 7100 |  |  | 7100 | 152.61 | 6 | 46524 | 1634 |  | Y | 44 | 38 | [7 empty] | 고승만 | 2 |  |  |  |  | Y |  | 96.05 | 12-6 | 159.96 | 0 | A |  | 1622 | 1 | 0.13 | 1561 | 1.62 | 67 | 29 | 222 | 3:42 | 18 | 19 | 0 | 0 |  | 0 | 0 |  | AR | 2019-12-08 22:48 | 2019-12-08 23:16 | 29 | 2019-12-08 22:37 | 40 |  |  |  |  | Y |  | Y | Y | [5 empty] | 4 | 13.09 | 0 | [20 empty] | 0.64 |  |  | 0.18 | 0.18 | A | [9 empty] | 1500 | 0 | 250 | 0 | 0 | 194 | 0 | 1051 | 0 | 459 | 0 | 0 | 0 | 12 |  |  | 24
2019-12-08 | A55970 | 1 | 고탄소 | AE1055LS | TUNDISH교체전 | Al 탈산 | B | 5 | 14 | 52800 | 79.07 | C | D | D |  | 1 | 1 |  | 1520 | 1546 | 4900 |  |  | 4900 | 61.3 | 11 | 79932 | 1591 |  | Y | 40 | 36 | [7 empty] | 박안희 | 2 |  | Y |  |  |  |  | 105.5 | 13-8 | 0.1 | 239.14 | A |  | 1591 | 3 | 0.19 | 1552 | 0.98 | 68 | 33 | 265 | 4:25 | 25 | 25 | 28 | 0 |  | 0 |  |  | N2 | 2019-12-08 22:50 | 2019-12-08 23:13 | 23 | 2019-12-08 22:50 | 23 |  |  |  |  | Y |  |  |  | Y | [5 empty] | 0 | 256.19 | [23 empty] | 6.36 | 0 | A | [9 empty] | 62 | 0 | 906 | 29 | 0 | 0 | 0 | 298 | 0 | 298 | 0 | 0 | 0 | 64
2019-12-08 | C53526 | 3 | 저탄소 | SM20CM5 | TUNDISH교체전 | Al 탈산 | T | 1 | 59 | 48900 | 70.22 | D | D | D |  | 1 |  | 1 | 1550 | 1546 | 4690 |  |  | 4690 | 81.3 | 21 | 57687 | 1628 |  | Y | 42 | 25 | [15 empty] | 96.55 | 11-9 | 113.43 | 0 | A |  | 1623 | 2 | 0.52 | 1577 | 2.42 | 65 | 26 | 300 | 5:00 | 10 | 10 | 0 | 0 |  | 0 | 10 |  | AR | 2019-12-08 23:20 |  | 37 | 2019-12-08 23:10 | 46 |  |  |  |  | Y | [5 empty] | Y |  |  |  | 11.69 | 0 | [23 empty] | 0.03 | 0 | B | [9 empty] | 0 | 0 | 0 | 316 | 0 | 0 | 0 | 404 | 0 | 200 | 0 | 0 | 0 | 0 |  |  | 2
2019-12-08 | B55943 | 2 | 중탄소 | AE4140Q |  | Al 탈산 | B | 37 | 21 | 53600 | 86.72 | D | D |  | D | 1 |  | 1 | 1540 | 1575 | 6500 |  |  | 6500 | 67.39 | 13 | 96455 | 1635 | 366 | Y | 40 | 34 | [7 empty] | 김익규 | 2 |  |  |  |  | Y |  | 96.9 | 12-7 | 157.6 | 0 | A |  | 1617 | 1 | 0.12 | 1555 | 1.51 | 61 | 25 | 187 | 3:07 | 18 | 19 | 0 | 0 | 40 | 0 | 0 |  | AR | 2019-12-08 23:46 | 2019-12-09 00:14 | 28 | 2019-12-08 23:34 | 41 |  |  |  |  | Y |  | Y | Y | [5 empty] | 4.3 | 12.13 | 0 | [20 empty] | 0.73 |  |  | 0.11 | 0.11 | A | [9 empty] | 1476 | 0 | 303 | 20 | 0 | 206 | 0 | 777 | 0 | 431 | 0 | 0 | 0 | 32 |  |  | 24
2019-12-08 | A55971 | 1 | 고탄소 | STB2 | TUNDISH교체 | Al 탈산 | B | 22 | 45 | 50700 | 84.95 | D | D | D |  | 1 | 1 |  | 1520 | 1543 | 6100 |  |  | 6100 | 60.08 | 12 | 101532 | 1597 |  | Y | 45 | 39 | [7 empty] | 김덕진 | 2 |  | Y |  |  |  |  | 106.1 | 13-1 | 263.4 | 0 | A |  | 1597 | 3 | 0.25 | 1554 | 1.08 | 98 | 49 | 251 | 4:11 | 25 | 25 | 29 | 0 |  | 0 |  |  | AR | 2019-12-09 00:04 | 2019-12-09 00:35 | 33 | 2019-12-09 00:04 | 33 |  |  |  |  | Y |  |  |  | Y | [5 empty] | 243.21 | 0 | [19 empty] | 1.61 |  |  |  | 7.69 | 0 | A | [9 empty] | 0 | 32 | 241 | 0 | 0 | 0 | 0 | 298 | 0 | 196 | 0 | 0 | 0 | 23 |  |  |  |  | 1
2019-12-08 | C53527 | 3 | 중탄소 | SA649 |  | Al 탈산 | I | 35 | 90 | 46950 | 100.87 | D | D | D |  | 1 |  | 1 | 1560 | 1567 | 7400 |  |  | 7400 | 96.1 | 10 | 77000 | 1644 |  | INGOT | 48 | 40 | [15 empty] | 87.9 | 10-4 | 122.82 | 0 | A |  | 1653 | 2 | 0.38 | 1561 | 2.09 | 70 |  | 419 | 6:59 | 25 | 25 | 0 | 0 |  | 0 | 10 |  | AR | 2019-12-09 01:00 |  | 21 | 2019-12-09 00:51 | [5 empty] | Y | [5 empty] | N |  |  |  | 21.1 | 0 | [18 empty] | 1 |  |  |  |  | 0.25 | 0 | A | [9 empty] | 1125 | 0 | 667 | 0 | 0 | 0 | 0 | 959 | 0 | 300 | 0 | 0 | 0 | 25
2019-12-08 | B55944 | 2 | 중탄소 | AE4140Q |  | Al 탈산 | B | 31 | 11 | 54150 | 91.28 | D | D |  | D | 1 |  | 1 | 1540 | 1534 | 7200 |  |  | 7200 | 73.54 | 14 | 97903 | 1624 |  | Y | 43 | 36 | [7 empty] | 김익규 | 2 |  |  |  |  | Y |  | 97.75 | 12-10 | 261.14 | 0 | A |  | 1617 | 1 | 0.11 | 1553 | 1.46 | 59 | 24 | 184 | 3:04 | 18 | 22 | 0 | 0 | 40 | 0 | 0 |  | AR | 2019-12-09 00:54 | 2019-12-09 01:18 | 24 | 2019-12-09 00:42 | 35 |  |  |  |  | Y |  | Y | Y | [5 empty] | 3.8 | 12.63 | 0 | [20 empty] | 0.67 |  |  | 0.24 | 0.24 | A | [9 empty] | 1393 | 0 | 45 | 0 | 0 | 218 | 0 | 666 | 0 | 370 | 0 | 0 | 0 | 0 |  |  | 24
2019-12-08 | A55972 | 1 | 고탄소 | STB2 |  | Al 탈산 | B | 15 | 19 | 52200 | 75.05 | D | D | D |  | 1 | 1 |  | 1520 | 1556 | 4300 |  |  | 4300 | 50.82 | 10 | 84610 | 1563 |  | Y | 42 | 27 | [7 empty] | 김덕진 | 2 |  | Y | [6 empty] | 163.2 | 0 | A |  | 1563 | 3 | 0.24 | 1526 | 1.09 | 70 | 34 | 257 | 4:17 | 25 | 25 | 30 | 0 |  | 0 |  |  | AR | 2019-12-09 01:09 | 2019-12-09 01:43 | 34 | 2019-12-09 01:09 | 34 |  |  |  |  | Y |  |  |  | Y | [5 empty] | 232.32 | 0 | [20 empty] | 1.14 |  |  | 8.85 | 0 | A | [9 empty] | 0 | 0 | 232 | 0 | 0 | 0 | 0 | 298 | 0 | 196 | 0 | 0 | 0 | 0
2019-12-08 | C53528 | 3 | 중탄소 | SM45CB2 | 연주시작 | Si 탈산 | T | 30 | 20 | 52800 | 82.95 | D | D | D |  | 1 |  | 1 | 1535 | 1540 | 7100 |  |  | 7100 | 78.32 | 33 | 90651 | 1614 |  | Y | 43 | 40 | [15 empty] | 98.35 | 12-9 | 227.35 | 0 | A |  | 1621 | 2 | 0.4 | 1578 | 1.54 | 85 | 41 | 372 | 6:12 | 7 | 7 | 0 | 0 |  | 0 | 10 |  | N2 | 2019-12-09 01:48 |  | 22 | 2019-12-09 01:35 | 35 |  |  |  |  | Y | [5 empty] | N |  |  |  | 10.22 | 0 | [23 empty] | 0.59 | 0 | A | [9 empty] | 0 | 0 | 0 | 0 | 0 | 0 | 0 | 1184 | 0 | 0 | 0 | 0 | 0 | 0 |  |  | 9 |  | 1
2019-12-08 | B55945 | 2 | 중탄소 | AE4140Q | TUNDISH교체전 | Al 탈산 | B | 19 | 26 | 52000 | 92.45 | D | D |  | D | 1 |  | 1 | 1540 | 1524 | 6400 |  |  | 6400 | 72.09 | 12 | 88773 | 1626 |  | Y | 42 | 34 |  |  | B55942 | 05 |  |  |  | 김익규 | 2 |  |  | Y |  | Y |  | 94.5 | 12-3 | 201.26 | 0 | A |  | 1613 | 1 | 0.14 | 1553 | 0 | 59 | 27 | 206 | 3:26 | 18 | 19 | 0 | 0 |  | 0 | 0 |  | AR | 2019-12-09 02:00 | 2019-12-09 02:18 | 17 | 2019-12-09 01:44 | 34 |  |  |  |  | Y |  | Y | Y | [5 empty] | 4.5 | 15.18 | 0 | [20 empty] | 0.81 |  |  | 0.11 | 0.11 | B | [9 empty] | 179 | 846 | 47 | 0 | 0 | 192 | 0 | 761 | 0 | 399 | 0 | 0 | 0 | 0 |  |  | 24
2019-12-08 | A55973 | 1 | 고탄소 | STB2 |  | Al 탈산 | B | 16 | 40 | 51200 | 84.23 | D | D | D |  | 1 | 1 |  | 1520 | 1589 | 3800 |  |  | 3800 | 44.91 | 10 | 84610 | 1569 |  | N | 39 | 25 | [7 empty] | 차승주 | 2 |  | Y |  |  |  |  | 104.95 | 13-1 | 198.62 | 0 | A |  | 1569 | 3 | 0.22 | 1520 | 1.14 | 64 | 29 | 280 | 4:40 | 25 | 25 | 31 | 0 |  | 0 |  |  | AR | 2019-12-09 02:22 | 2019-12-09 02:46 | 24 | 2019-12-09 02:20 | 26 |  |  |  |  | Y |  |  |  | Y | [5 empty] | 263.34 | 0 | [20 empty] | 1.21 |  |  | 12.44 | 0 | A | [9 empty] | 0 | 0 | 238 | 9 | 0 | 0 | 0 | 449 | 0 | 200 | 0 | 0 | 0 | 18
2019-12-08 | B55946 | 2 | 저탄소 | SCM822HT | TUNDISH교체 | Al 탈산 | B | 29 | 20 | 53400 | 106.22 | D | D |  | D | 1 |  | 1 | 1555 | 1567 | 9000 |  |  | 9000 | 94.63 | 13 | 95106 | 1664 |  | Y | 54 | 44 |  |  | C53527 | 07 |  |  |  | 김익규 | 2 |  |  | Y |  | Y |  | 92.7 | 12-2 | 3.53 | 188.32 | A |  | 1666 | 1 | 0.15 | 1588 | 1.68 | 80 | 33 | 275 | 4:35 | 15 | 21 | 0 | 0 |  | 0 | 0 |  | N2 | 2019-12-09 03:08 | 2019-12-09 03:38 | 30 | 2019-12-09 02:56 | 43 |  |  |  |  | Y |  | Y | Y | [5 empty] | 4.5 | 0 | 35.23 | [19 empty] | 2.12 |  |  |  | 0.15 | 0.15 | A | [9 empty] | 942 | 237 | 45 | 30 | 0 | 228 | 0 | 685 | 0 | 388 | 0 | 0 | 0 | 0 |  |  | 9 |  | 1
2019-12-08 | C53529 | 3 | 중탄소 | SM45CB | 연주종료 | Si 탈산 | T | 32 | 57 | 49700 | 69.23 | D | D | D |  | 1 |  | 1 | 1535 | 1553 | 4690 |  |  | 4690 | 48.78 | 35 | 96145 | 1597 |  | Y | 41 | 30 | [15 empty] | 97.8 | 12-1 | 44.96 | 0 | A |  | 1585 | 2 | 0.41 | 1552 | 1.57 | 59 | 23 | 449 | 7:29 | 7 | 7 | 0 | 0 |  | 0 | 10 |  | N2 | 2019-12-09 02:41 |  | 35 | 2019-12-09 02:34 | 42 |  |  |  |  | Y | [5 empty] | Y |  |  |  | 7.93 | 0 | [23 empty] | 0.17 | 0 | A | [9 empty] | 0 | 0 | 637 | 0 | 0 | 0 | 0 | 1136 | 0 | 0 | 0 | 0 | 0 | 0 |  |  | 2
2019-12-08 | A55974 | 1 | 고탄소 | STB2 |  | Al 탈산 | B | 5 | 15 | 52900 | 80.4 | D | D | D |  | 1 | 1 |  | 1520 | 1533 | 5100 |  |  | 5100 | 50.23 | 12 | 101532 | 1551 |  | Y | 40 | 34 | [7 empty] | 김덕진 | 2 |  | Y |  |  |  |  | 103.5 | 13-6 | 231.03 | 0 | A |  | 1551 | 3 | 0.26 | 1524 | 0.66 | 68 | 36 | 403 | 6:43 | 25 | 25 | 32 | 0 |  | 0 |  |  | AR | 2019-12-09 03:22 | 2019-12-09 03:51 | 29 | 2019-12-09 03:22 | 29 |  |  |  |  | Y |  |  |  | Y | [5 empty] | 211.64 | 0 | [20 empty] | 1.17 |  |  | 13.51 | 0 | A | [9 empty] | 0 | 0 | 218 | 0 | 0 | 0 | 0 | 298 | 0 | 199 | 0 | 0 | 0 | 31
2019-12-08 | C53530 | 3 | 중탄소 | SM45CB | 연주종료 | Si 탈산 | T | 1 | 60 | 48500 | 73.77 | D | D | D |  | 1 |  | 1 | 1535 | 1546 | 5400 |  |  | 5400 | 63.41 | 31 | 85157 | 1598 |  | Y | 44 | 35 | [15 empty] | 91.3 | 11-3 | 102 | 0 | A |  | 1597 | 2 | 0.4 | 1558 | 1.63 | 65 | 25 | 393 | 6:33 | 7 | 7 | 0 | 0 |  | 0 | 10 |  | N2 | 2019-12-09 03:49 |  | 33 | 2019-12-09 03:43 | 40 |  |  |  |  | Y | [5 empty] | Y |  |  |  | 10.14 | 0 | [23 empty] | 0.13 | 0 | A | [9 empty] | 0 | 0 | 657 | 0 | 0 | 0 | 0 | 1084 | 0 | 0 | 0 | 0 | 0 | 0 |  |  | 2
2019-12-08 | B55947 | 2 | 저탄소 | SCM822HT |  | Al 탈산 | B | 37 | 22 | 53550 | 85.33 | D | D |  | D | 1 |  | 1 | 1555 | 1565 | 7200 |  |  | 7200 | 73.67 | 14 | 97727 | 1634 |  | Y | 42 | 39 |  |  | B55944 | 05 |  |  |  | 김익규 | 2 |  | Y |  |  | Y |  | 102.85 | 13-3 | 0 | 228.26 | A |  | 1624 | 1 | 0.14 | 1562 | 0 | 54 | 22 | 207 | 3:27 | 15 | 17 | 0 | 0 |  | 0 | 0 |  | N2 | 2019-12-09 04:13 | 2019-12-09 04:35 | 22 | 2019-12-09 04:03 | 31 |  |  |  |  | Y |  | Y | Y | [5 empty] | 3.5 | 0 | 18.75 | [23 empty] | 0.11 | 0.11 | A | [9 empty] | 1310 | 158 | 68 | 0 | 0 | 210 | 0 | 990 | 0 | 725 | 121 | 0 | 0 | 10 |  |  | 5
2019-12-08 | A55975 | 1 | 고탄소 | STB2 |  | Al 탈산 | B | 22 | 46 | 50600 | 82.8 | D | D | D |  | 1 | 1 |  | 1520 | 1531 | 5500 |  |  | 5500 | 54.17 | 12 | 101532 | 1558 |  | Y | 46 | 38 | [7 empty] | 김덕진 | 2 |  | Y |  |  |  |  | 108.4 | 13-3 | 234.39 | 0 | A |  | 1558 | 3 | 0.23 | 1525 | 0.89 | 69 | 37 | 269 | 4:29 | 25 | 25 | 33 | 0 |  | 0 |  |  | AR | 2019-12-09 04:25 | 2019-12-09 04:54 | 29 | 2019-12-09 04:25 | 29 |  |  |  |  | Y |  |  |  | Y | [5 empty] | 192.94 | 0 | [20 empty] | 1.17 |  |  | 14.61 | 0 | A | [9 empty] | 0 | 17 | 228 | 11 | 0 | 0 | 0 | 297 | 0 | 196 | 0 | 0 | 0 | 63
2019-12-08 | C53531 | 3 | 중탄소 | SM45CB | 연주종료 | Si 탈산 | T | 31 | 12 | 52450 | 69.22 | D | D | D |  | 1 |  | 1 | 1535 | 1590 | 2500 |  |  | 2500 | 26 | 35 | 96145 | 1596 |  | Y | 42 | 29 | [15 empty] | 89.45 | 11-10 | 62.31 | 0 | A |  | 1597 | 2 | 0.47 | 1550 | 2.35 | 57 | 24 | 372 | 6:12 | 7 | 7 | 0 | 0 |  | 0 | 10 |  | N2 | 2019-12-09 04:56 |  | 27 | 2019-12-09 04:48 | 35 |  |  |  |  | Y | [5 empty] | Y |  |  |  | 12.6 | 0 | [23 empty] | 0.07 | 0 | A | [9 empty] | 0 | 0 | 689 | 0 | 0 | 0 | 0 | 1087 | 0 | 0 | 0 | 0 | 0 | 63 |  |  | 2
2019-12-08 | B55948 | 2 | 저탄소 | SCM822HT |  | Al 탈산 | B | 38 | 1 | 53850 | 82.85 | D | D |  | D | 1 |  | 1 | 1555 | 1576 | 7100 |  |  | 7100 | 73.11 | 12 | 97119 | 1645 |  | Y | 40 | 36 |  |  | B55945 | 05 |  |  |  | 김익규 | 2 |  | Y |  |  | Y |  | 93.75 | 12-8 | 0.24 | 131.09 | A |  | 1630 | 1 | 0.14 | 1566 | 0 | 58 | 11 | 170 | 2:50 | 15 | 16 | 0 | 0 |  | 0 | 0 |  | N2 | 2019-12-09 05:20 | 2019-12-09 05:38 | 17 | 2019-12-09 05:07 | 30 |  |  |  |  | Y |  | Y | Y | [5 empty] | 4.3 | 0 | 15.39 | [20 empty] | 1.25 |  |  | 0.04 | 0.04 | A | [9 empty] | 1232 | 27 | 52 | 10 | 0 | 192 | 0 | 706 | 0 | 430 | 0 | 0 | 0 | 0 |  |  | 5
2019-12-08 | A55976 | 1 | 고탄소 | STB2 |  | Al 탈산 | B | 15 | 20 | 52200 | 83.42 | D | D | D |  | 1 | 1 |  | 1520 | 1575 | 3800 |  |  | 3800 | 37.43 | 12 | 101532 | 1556 |  | Y | 45 | 25 | [7 empty] | 김덕진 | 2 |  |  | Y |  |  |  | 106.95 | 13-8 | 227.48 | 0 | A |  | 1556 | 3 | 0.23 | 1521 | 0.92 | 65 | 33 | 266 | 4:26 | 25 | 25 | 34 | 0 |  | 0 |  |  | AR | 2019-12-09 05:30 | 2019-12-09 06:01 | 30 | 2019-12-09 05:30 | 31 |  |  |  |  | Y |  |  |  | Y | [5 empty] | 197.83 | 0 | [20 empty] | 1.35 |  |  | 15.76 | 0 | A | [9 empty] | 0 | 0 | 293 | 31 | 0 | 0 | 0 | 299 | 0 | 198 | 0 | 0 | 0 | 42
2019-12-08 | C53532 | 3 | 중탄소 | SM45CB | 연주종료 | Si 탈산 | T | 30 | 21 | 52400 | 83.22 | D | D | B |  | 1 |  | 1 | 1535 | 1537 | 5800 |  |  | 5800 | 45.9 | 46 | 126362 | 1595 |  | Y | 42 | 33 | [15 empty] | 101.8 | 13-2 | 154.88 | 0 | A |  | 1588 | 2 | 0.42 | 1548 | 1.25 | 55 | 22 | 396 | 6:36 | 7 | 10 | 0 | 0 |  | 0 | 10 |  | N2 | 2019-12-09 06:16 |  | 14 | 2019-12-09 06:06 | 24 |  |  |  |  | Y | [5 empty] | Y |  |  |  | 11.82 | 0 | [23 empty] | 1.15 | 0 | A | [9 empty] | 0 | 0 | 755 | 0 | 0 | 0 | 0 | 747 | 0 | 0 | 0 | 0 | 0 | 71 |  |  | 5 | 0.0103
2019-12-08 | B55949 | 2 | 저탄소 | SCM822HT |  | Al 탈산 | B | 19 | 27 | 52000 | 89.38 | D | D |  | B | 1 |  | 1 | 1555 | 1544 | 8400 |  |  | 8400 | 57.64 | 19 | 145722 | 1606 |  | Y | 50 | 43 | [7 empty] | 김익규 | 2 |  |  |  |  | Y |  |  |  | 0 | 257.94 | A |  | 1615 | 1 | 0.17 | 1571 | 1.33 | 63 | 22 | 231 | 3:51 | 15 | 15 | 0 | 0 |  | 0 | 0 |  | N2 | 2019-12-09 06:27 | 2019-12-09 06:34 | 8 | 2019-12-09 06:20 | 14 |  |  |  |  | N | 연주시간부족 | Y | Y | [5 empty] | 4.2 | 0 | 30.6 | [23 empty] | 0 | 0 | B | [9 empty] | 1458 | 0 | 33 | 0 | 0 | 204 | 0 | 877 | 0 | 504 | 0 | 0 | 0 | 0
2019-12-08 | A55977 | 1 | 고탄소 | STB2 |  | Al 탈산 | B | 16 | 41 | 51100 | 82.42 | D | D | B |  | 1 | 1 |  | 1520 | 1553 | 4500 |  |  | 4500 | 44.32 | 12 | 101532 | 1558 |  | Y | 42 | 37 | [7 empty] | 김덕진 | 2 |  | Y |  |  |  |  | 104.6 | 13-1 | 230.7 | 0 | A |  | 1558 | 3 | 0.22 | 1524 | 0.85 | 68 | 35 | 261 | 4:21 | 25 | 25 | 35 | 0 |  | 0 |  |  | AR | 2019-12-09 06:41 | 2019-12-09 07:09 | 28 | 2019-12-09 06:40 | 29 |  |  |  |  | Y |  |  |  | Y | [5 empty] | 180.05 | 0 | [20 empty] | 1.76 |  |  | 17 | 0 | A | [9 empty] | 0 | 0 | 292 | 0 | 0 | 0 | 0 | 298 | 0 | 196 | 0 | 0 | 0 | 24
2019-12-08 | C53533 | 3 | 중탄소 | SM45C | 연주종료 | Si 탈산 | T | 32 | 58 | 50400 | 86.92 | D | B | B |  | 1 |  | 1 | 1535 | 1522 | 6300 |  |  | 6300 | 95.56 | 24 | 65928 | 1607 |  | Y | 50 | 36 |  |  | C53530 | 05 |  |  |  | 박재승 | 3 |  | Y |  |  | Y |  | 101.95 | 12-4 | 207.74 | 0 | A |  | 1601 | 2 | 0.41 | 1549 | 1.86 | 56 | 23 | 692 | 11:32 | 10 | 10 | 0 | 0 |  | 0 | 10 |  | N2 | 2019-12-09 07:25 |  | 21 | 2019-12-09 07:16 | 30 |  |  |  |  | Y | [5 empty] | Y |  |  |  | 13.7 | 0 | [23 empty] | 1.15 | 0 | A | [9 empty] | 0 | 0 | 41 | 0 | 0 | 0 | 0 | 405 | 0 | 300 | 0 | 0 | 0 | 9 |  |  | 5
2019-12-09 | B55950 | 2 | 저탄소 | SCM822HD2 |  | Al 탈산 | B | 29 | 21 | 52950 | 82.37 | B | B |  | B | 1 |  | 1 | 1555 | 1555 | 7200 |  |  | 7200 | 146.84 | 6 | 49032 | 1657 |  | Y | 41 | 33 | [7 empty] | 최남길 | 2 |  |  |  |  | Y |  |  |  | 0 | 152.43 | A |  | 1633 | 1 | 0.14 | 1579 | 1.53 | 71 | 32 | 240 | 4:00 | 15 | 16 | 0 | 0 | 100 | 0 | 0 |  | N2 | 2019-12-09 07:26 | 2019-12-09 07:41 | 15 | 2019-12-09 07:16 | 24 |  |  |  |  | Y |  | Y | Y | [5 empty] | 4.1 | 0 | 22.98 | [23 empty] | 0.09 | 0.09 | B | [9 empty] | 1167 | 456 | 0 | 91 | 0 | 186 | 0 | 734 | 0 | 273 | 0 | 0 | 0 | 0 |  |  | 5
2019-12-09 | A55978 | 1 | 고탄소 | STB2 |  | Al 탈산 | B | 5 | 16 | 53200 | 84.3 | B | B | B |  | 1 | 1 |  | 1520 | 1568 | 3900 |  |  | 3900 | 46.09 | 10 | 84610 | 1554 |  | Y | 40 | 26 | [7 empty] | 이호남 | 2 |  | Y |  |  |  |  | 101.8 | 13-3 | 189.65 | 0 | A |  | 1554 | 3 | 0.21 | 1512 | 0.98 | 56 | 28 | 260 | 4:20 | 25 | 25 | 36 | 0 |  | 0 |  |  | AR | 2019-12-09 07:44 | 2019-12-09 08:11 | 28 | 2019-12-09 07:42 | 29 |  |  |  |  | Y |  |  |  | Y | [5 empty] | 197.88 | 0 | [20 empty] | 1.56 |  |  | 18.09 | 0 | A | [9 empty] | 981 | 57 | 258 | 9 | 0 | 0 | 0 | 408 | 0 | 449 | 0 | 0 | 0 | 59
2019-12-09 | B55951 | 2 | 저탄소 | SCM822HD2 |  | Al 탈산 | B | 37 | 23 | 53500 | 88.78 | B | B |  | B | 1 |  | 1 | 1555 | 1554 | 7400 |  |  | 7400 | 82.32 | 11 | 89892 | 1615 | 351 | Y | 42 | 37 | [7 empty] | 최남길 | 2 |  |  |  |  | Y |  | 107.1 | 13-8 | 0 | 215.9 | A |  | 1621 | 1 | 0.15 | 1572 | 1.22 | 64 | 28 | 205 | 3:25 | 15 | 16 | 0 | 0 | 120 | 0 | 0 |  | N2 | 2019-12-09 08:30 | 2019-12-09 08:44 | 13 | 2019-12-09 08:19 | 25 |  |  |  |  | Y |  | Y | Y | [6 empty] | 0 | 22.86 | [23 empty] | 0.07 | 0.07 | A | [9 empty] | 881 | 394 | 33 | 30 | 0 | 205 | 0 | 826 | 0 | 0 | 0 | 0 | 0 | 0 |  |  | 4
2019-12-09 | C53534 | 3 | 중탄소 | SM45C | 연주종료 | Si 탈산 | T | 1 | 61 | 48950 | 85.15 | B | B | B |  | 1 |  | 1 | 1535 | 1518 | 6500 |  |  | 6500 | 65.73 | 36 | 98892 | 1599 | 364 | Y | 49 | 34 | [15 empty] | 100.5 | 12-2 | 174.54 | 0 | A |  | 1599 | 2 | 0.41 | 1557 | 2 | 64 | 26 | 393 | 6:33 | 10 | 10 | 0 | 0 |  | 0 | 10 |  | N2 | 2019-12-09 08:37 |  | 18 | 2019-12-09 08:21 | 34 |  |  |  |  | Y | [5 empty] | Y |  |  |  | 10.66 | 0 | [23 empty] | 1.15 | 0 | A |  |  | 11.293 | 26.999 | 51.424 | 0.3 | 4.553 | 1.904 | 1521.81 | 0 | 0 | 0 | 0 | 0 | 0 | 0 | 751 | 0 | 299 | 141 | 0 | 0 | 20
2019-12-09 | A55979 | 1 | 고탄소 | STB2 |  | Al 탈산 | B | 22 | 47 | 51100 | 79.92 | B | B | B |  | 1 | 1 |  | 1520 | 1529 | 5200 |  |  | 5200 | 61.46 | 10 | 84610 | 1565 |  | Y | 42 | 33 | [7 empty] | 이호남 | 2 |  | Y |  |  |  |  | 99.4 | 12-4 | 314.03 | 0 | A |  | 1565 | 3 | 0.21 | 1522 | 1.16 | 66 | 31 | 259 | 4:19 | 25 | 25 | 37 | 0 |  | 0 |  |  | AR | 2019-12-09 08:42 | 2019-12-09 09:12 | 30 | 2019-12-09 08:41 | 31 |  |  |  |  | Y |  |  |  | Y | [5 empty] | 176.63 | 0 | [20 empty] | 1.19 |  |  | 19.11 | 0 | A | [9 empty] | 894 | 53 | 306 | 0 | 0 | 0 | 0 | 551 | 0 | 300 | 0 | 0 | 0 | 21
2019-12-09 | B55952 | 2 | 저탄소 | SCM822HD2 |  | Al 탈산 | B | 38 | 2 | 55200 | 86 | B | B |  | B | 1 |  | 2 | 1555 | 1555 | 8000 |  |  | 8000 | 81.58 | 12 | 98064 | 1647 |  | Y | 42 | 37 | [7 empty] | 최남길 | 2 |  |  |  |  | Y |  | 97.8 | 13-2 | 1.14 | 101.12 | A |  | 1631 | 1 | 0.15 | 1574 | 1.42 | 66 | 22 | 177 | 2:57 | 15 | 16 | 0 | 0 | 100 | 0 | 0 |  | N2 | 2019-12-09 09:33 | 2019-12-09 09:53 | 20 | 2019-12-09 09:25 | 28 |  |  |  |  | Y |  | Y | Y | [5 empty] | 4 | 0 | 44.13 | [23 empty] | 0.05 | 0.05 | A | [9 empty] | 1639 | 0 | 54 | 30 | 0 | 208 | 0 | 760 | 0 | 0 | 0 | 0 | 0 | 10 |  |  | 4
2019-12-09 | C53535 | 3 | 중탄소 | SM45C | 연주종료 | Si 탈산 | T | 31 | 13 | 52550 | 82.22 | B | B | B |  | 1 |  | 1 | 1535 | 1566 | 5000 |  |  | 5000 | 55.16 | 33 | 90651 | 1620 |  | Y | 41 | 32 |  |  | C53532 | 05 |  |  |  | 박재승 | 3 |  | Y |  |  | Y |  | 96.95 | 12-9 | 164.87 | 0 | A |  | 1612 | 2 | 0.43 | 1562 | 1.72 | 69 | 35 | 432 | 7:12 | 10 | 10 | 0 | 0 |  | 0 | 10 |  | N2 | 2019-12-09 09:43 |  | 19 | 2019-12-09 09:30 | 31 |  |  |  |  | Y | [5 empty] | Y |  |  |  | 12.9 | 0 | [23 empty] | 1.15 | 0 | A |  |  | 15.993 | 24.952 | 46.298 | 0.28 | 2.894 | 1.855 | 1587.84 | 0 | 0 | 0 | 0 | 0 | 0 | 0 | 807 | 0 | 301 | 133 | 0 | 0 | 40 |  |  | 5
2019-12-09 | A55980 | 1 | 고탄소 | STB2 |  | Al 탈산 | B | 15 | 21 | 52300 | 91.78 | B | B | B |  | 1 | 1 |  | 1520 | 1568 | 4600 |  |  | 4600 | 45.31 | 12 | 101532 | 1557 |  | Y | 46 | 31 | [7 empty] | 이호남 | 2 |  | Y |  |  |  |  | 102.05 | 13-3 | 235.89 | 0 | A |  | 1549 | 3 | 0.21 | 1512 | 0.82 | 56 | 29 | 277 | 4:37 | 25 | 25 | 38 | 0 |  | 0 |  |  | AR | 2019-12-09 10:07 | 2019-12-09 10:23 | 16 | 2019-12-09 10:06 | 17 | [8 empty] | Y | [5 empty] | 225.98 | 0 | [20 empty] | 1.71 |  |  | 20.56 | 0 | A | [9 empty] | 947 | 49 | 289 | 0 | 0 | 0 | 0 | 406 | 0 | 297 | 0 | 0 | 0 | 49
2019-12-09 | B55953 | 2 | 저탄소 | SCM822HD2 | TUNDISH교체전 | Al 탈산 | B | 19 | 28 | 52250 | 83.5 | B | B |  | B | 1 |  | 1 | 1555 | 1555 | 7900 |  |  | 7900 | 79.53 | 14 | 99334 | 1647 |  | Y | 42 | 36 | [7 empty] | 최남길 | 2 | [6 empty] | 104.85 | 13-4 | 0 | 237.99 | A |  | 1632 | 1 | 0.13 | 1577 | 1.58 | 69 | 25 | 192 | 3:12 | 15 | 16 | 0 | 0 | 100 | 0 | 0 |  | N2 | 2019-12-09 10:37 | 2019-12-09 11:00 | 23 | 2019-12-09 10:26 | 34 |  |  |  |  | Y |  | Y | Y | [5 empty] | 4 | 0 | 21.29 | [23 empty] | 0.06 | 0.06 | A | [9 empty] | 1392 | 233 | 34 | 40 | 0 | 204 | 0 | 941 | 0 | 0 | 0 | 0 | 0 | 0 |  |  | 4
2019-12-09 | C53536 | 3 | 중탄소 | SM45C | 연주종료 | Si 탈산 | T | 30 | 22 | 53100 | 89.92 | B | B | B |  | 1 |  | 1 | 1535 | 1514 | 6800 |  |  | 6800 | 70.73 | 35 | 96145 | 1608 |  | Y | 48 | 36 |  |  | C53533 | 05 |  |  |  | 박재승 | 3 |  | Y |  |  | Y |  | 99.1 | 12-9 | 94.18 | 0 | A |  | 1606 | 2 | 0.41 | 1561 | 1.61 | 68 | 31 | 395 | 6:35 | 10 | 14 | 0 | 0 |  | 0 | 10 |  | N2 | 2019-12-09 10:53 |  | 12 | 2019-12-09 10:39 | 27 |  |  |  |  | Y | [5 empty] | Y |  |  |  | 3.97 | 0 | [23 empty] | 1.15 | 0 | A | [9 empty] | 0 | 0 | 0 | 0 | 0 | 0 | 0 | 399 | 0 | 301 | 0 | 0 | 0 | 0 |  |  | 5 | 0.0455
2019-12-09 | A55981 | 1 | 고탄소 | STB2 |  | Al 탈산 | B | 16 | 42 | 51200 | 94.68 | B | B | B |  | 1 | 1 |  | 1520 | 1536 | 6200 |  |  | 6200 | 61.06 | 12 | 101532 | 1547 |  | Y | 53 | 41 | [7 empty] | 이호남 | 2 |  | Y |  |  |  |  | 109.6 | 13-6 | 355.03 | 0 | A |  | 1547 | 3 | 0.21 | 1517 | 0.73 | 61 | 33 | 271 | 4:31 | 25 | 25 | 39 | 0 |  | 0 |  |  | AR | 2019-12-09 11:10 | 2019-12-09 11:26 | 16 | 2019-12-09 11:09 | 17 |  |  |  |  | Y |  |  |  | Y | [5 empty] | 199.09 | 0 | [20 empty] | 1.74 |  |  | 21.62 | 0 | A | [9 empty] | 844 | 43 | 101 | 0 | 0 | 0 | 0 | 1046 | 0 | 494 | 0 | 0 | 0 | 55
2019-12-09 | B55954 | 2 | 저탄소 | ATA105 | TUNDISH교체 | Al 탈산 | B | 29 | 22 | 53400 | 113.3 | B | B |  | B | 1 |  | 1 | 1555 | 1535 | 10300 |  |  | 10300 | 105.39 | 13 | 97730 | 1665 |  | Y | 59 | 46 | [7 empty] | 최남길 | 2 |  |  |  |  | Y |  | 102.7 | 13-3 | 307.96 | 0.5 | A |  | 1667 | 1 | 0.12 | 1600 | 1.51 | 90 | 25 | 214 | 3:34 | 15 | 22 | 0 | 0 |  | 0 | 0 |  | N2 | 2019-12-09 12:08 | 2019-12-09 12:46 | 39 | 2019-12-09 11:54 | 52 |  |  |  |  | Y |  | Y | Y | [5 empty] | 4 | 0 | 39.32 | [19 empty] | 2.66 | 1.67 |  |  | 0.1 | 0.1 | B | [9 empty] | 0 | 0 | 52 | 20 | 0 | 185 | 0 | 1441 | 0 | 224 | 0 | 0 | 0 | 10 |  |  | 7 |  | 1
2019-12-09 | C53537 | 3 | 중탄소 | SM45C | 연주종료 | Si 탈산 | T | 32 | 59 | 49450 | 120.82 | B | B | B |  | 1 |  | 1 | 1535 | 1505 | 9800 |  |  | 9800 | 96.42 | 37 | 101639 | 1614 |  | Y | 91 | 50 | C성분 오버로 C53538번과 반탕 후 작업 |  | C53534 | 05 |  |  |  | 박재승 | 3 |  | Y |  |  | Y |  | 99 | 12-1 | 294.92 | 0 | A |  | 1614 | 2 | 0.38 | 1574 | 1.6 | 81 | 42 | 334 | 5:34 | 10 | 10 | 0 | 0 |  | 0 | 5 |  | N2 | 2019-12-09 12:35 |  | 7 | 2019-12-09 12:30 | 12 |  |  |  |  | N | [5 empty] | Y |  |  |  | 3.85 | 0 | [23 empty] | 1.15 | 0 | A | [9 empty] | 0 | 0 | 0 | 0 | 0 | 0 | 0 | 546 | 0 | 300 | 0 | 0 | 0 | 0 |  |  | 5
2019-12-09 | A55982 | 1 | 고탄소 | STB2 |  | Al 탈산 | B | 5 | 17 | 53100 | 82.53 | B | B | B |  | 1 | 1 |  | 1520 | 1552 | 4600 |  |  | 4600 | 54.37 | 10 | 84610 | 1546 |  | Y | 45 | 34 | [7 empty] | 이호남 | 2 |  | Y |  |  |  |  | 99 | 12-10 | 99.16 | 0 | A |  | 1546 | 3 | 0.2 | 1519 | 0.73 | 63 | 29 | 250 | 4:10 | 25 | 25 | 40 | 0 |  | 0 |  |  | AR | 2019-12-09 12:08 | 2019-12-09 12:35 | 26 | 2019-12-09 12:07 | 27 | [8 empty] | Y | [5 empty] | 175.48 | 0 | [20 empty] | 1.21 |  |  | 22.61 | 0 | A | [9 empty] | 842 | 14 | 228 | 0 | 0 | 0 | 0 | 298 | 0 | 298 | 0 | 0 | 0 | 11
2019-12-09 | B55955 | 2 | 저탄소 | ATA105 |  | Al 탈산 | B | 37 | 24 | 53350 | 109.97 | B | B |  | B | 1 |  | 1 | 1555 | 1636 | 5200 |  |  | 5200 | 34.41 | 19 | 151134 | 1637 |  | Y | 62 | 29 | CR% OVER 강종변경 ATA105M18 =>ATA105 | [6 empty] | 최남길 | 2 |  |  |  |  | N |  | 101.55 | 13-1 | 225.6 | 0 | A |  | 1643 | 1 | 0.13 | 1580 | 1.34 | 70 | 28 | 227 | 3:47 | 15 | 16 | 0 | 0 | 55 | 0 | 0 |  | N2 | 2019-12-09 13:23 | 2019-12-09 13:53 | 30 | 2019-12-09 13:13 | 40 | [6 empty] | Y | Y | [6 empty] | 18.33 | 0.1 | [23 empty] | 0.13 | 0.13 | A | [9 empty] | 0 | 0 | 32 | 30 | 0 | 299 | 0 | 851 | 0 | 0 | 0 | 0 | 0 | 30 |  |  | 10
2019-12-09 | C53538 | 3 | 중탄소 | SM45C | 연주종료 | Si 탈산 | T | 31 | 14 | 49450 | 117.93 | B | B | C |  | 1 |  | 1 | 1535 | 1523 | 9600 |  |  | 9600 | 99.85 | 35 | 96145 | 1530 |  | Y | 80 | 43 | 래들 교반 안되어 래들 교체 후 작업(20호>31호) |  | C53535 | 05 |  |  |  | 박재승 | 3 |  |  | Y |  | N |  | 96.55 | 12-8 | 144.22 | 0 | A |  | 1607 | 2 | 0.52 | 1561 | 1.48 | 68 | 38 | 358 | 5:58 | 10 | 10 | 0 | 0 |  | 0 | 8 |  | N2 | 2019-12-09 14:03 |  | 4 | 2019-12-09 13:55 | 12 |  |  |  |  | Y | [5 empty] | Y |  |  |  | 7.37 | 0 | [23 empty] | 0 | 0 | A | [9 empty] | 0 | 0 | 65 | 0 | 0 | 0 | 0 | 595 | 0 | 0 | 0 | 0 | 0 | 70
2019-12-09 | A55983 | 1 | 고탄소 | STB2 |  | Al 탈산 | B | 22 | 48 | 50900 | 85.83 | B | B | B |  | 1 | 1 |  | 1520 | 1533 | 5800 |  |  | 5800 | 57.12 | 12 | 101532 | 1563 |  | Y | 43 | 36 | [7 empty] | 이호남 | 2 |  | Y |  |  |  |  | 106.15 | 13-1 | 310.87 | 0 | A |  | 1563 | 3 | 0.2 | 1518 | 1.13 | 62 | 35 | 256 | 4:16 | 25 | 25 | 41 | 0 |  | 0 |  |  | AR | 2019-12-09 13:13 | 2019-12-09 13:34 | 21 | 2019-12-09 13:11 | 23 |  |  |  |  | Y |  |  |  | Y | [5 empty] | 196.25 | 0 | [20 empty] | 1.05 |  |  | 0.02 | 0 | A | [9 empty] | 928 | 25 | 304 | 0 | 0 | 0 | 0 | 496 | 0 | 454 | 0 | 0 | 0 | 68
2019-12-09 | A55984 | 1 | 고탄소 | STB2 |  | Al 탈산 | B | 38 | 3 | 54900 | 104.32 | B | B | C |  | 1 | 1 |  | 1520 | 1548 | 6300 |  |  | 6300 | 62.05 | 12 | 101532 | 1573 |  | Y | 50 | 42 | [7 empty] | 이호남 | 2 |  |  | Y |  |  |  | 105.25 | 14-1 | 17.22 | 0 | A |  | 1559 | 3 | 0.2 | 1515 | 0.92 | 59 | 33 | 291 | 4:51 | 25 | 25 | 42 | 0 |  | 0 |  |  | AR | 2019-12-09 14:32 | 2019-12-09 14:39 | 7 | 2019-12-09 14:25 | 14 |  |  |  |  | Y |  |  |  | Y | [5 empty] | 454.57 | 0 | [20 empty] | 1.32 |  |  | 0.07 | 0 | A | [9 empty] | 826 | 35 | 235 | 19 | 0 | 0 | 0 | 957 | 0 | 550 | 0 | 0 | 0 | 127
2019-12-09 | B55956 | 2 | 저탄소 | ATA105M18 |  | Al 탈산 | B | 15 | 22 | 52550 | 95.35 | B | B |  | C | 1 |  | 1 | 1555 | 1607 | 5600 |  |  | 5600 | 127.97 | 5 | 43760 | 1655 | 362 | Y | 46 | 31 | [7 empty] | 최남길 | 2 |  |  |  |  | Y |  | 96.65 | 12-6 | 285.35 | 0 | A |  | 1641 | 1 | 0.12 | 1577 | 1.44 | 64 | 25 | 171 | 2:51 | 18 | 18 | 0 | 0 |  | 0 | 0 |  | AR | 2019-12-09 14:47 | 2019-12-09 15:01 | 14 | 2019-12-09 14:35 | 26 |  |  |  |  | Y |  | Y | Y | [5 empty] | 5 | 12.1 | 0 | [20 empty] | 0.76 |  |  | 0.08 | 0.08 | A | [9 empty] | 0 | 0 | 386 | 0 | 0 | 270 | 0 | 800 | 0 | 0 | 0 | 0 | 0 | 22 |  |  | 5
2019-12-09 | C53539 | 3 | 중탄소 | SM45C | 연주종료 | Si 탈산 | T | 30 | 23 | 54400 | 81.27 | B | C | C |  | 1 |  | 1 | 1535 | 1586 | 5000 |  |  | 5000 | 53.53 | 34 | 93398 | 1586 | 369 | Y | 41 | 29 | [8 empty] | 2 |  |  |  |  | Y |  | 94.15 | 12-3 | 110.3 | 0 | A |  | 1610 | 2 | 0.4 | 1567 | 1.65 | 74 | 40 | 378 | 6:18 | 10 | 10 | 0 | 0 |  | 0 | 14 |  | N2 | 2019-12-09 15:01 |  | 17 | 2019-12-09 14:47 | 31 |  |  |  |  | Y | [5 empty] | Y |  |  |  | 3.59 | 0 | [23 empty] | 0 | 0 | A | [9 empty] | 0 | 0 | 252 | 0 | 0 | 0 | 0 | 400 | 0 | 300 | 0 | 0 | 0 | 60 |  |  | 7
2019-12-09 | A55985 | 1 | 고탄소 | STB2 |  | Al 탈산 | B | 16 | 43 | 51900 | 91.5 | B | C | C |  | 1 | 1 |  | 1520 | 1544 | 5400 |  |  | 5400 | 54.81 | 12 | 98523 | 1555 |  | Y | 50 | 35 | [7 empty] | 박안희 | 2 |  | N | Y |  |  |  | 108.8 | 13-5 | 316.45 | 0 | A |  | 1555 | 3 | 0.2 | 1515 | 0.98 | 59 | 30 | 282 | 4:42 | 25 | 25 | 43 | 0 |  | 0 |  |  | AR | 2019-12-09 15:23 | 2019-12-09 15:42 | 19 | 2019-12-09 15:23 | 20 | [8 empty] | Y | [5 empty] | 198.07 | 0 | [20 empty] | 1.04 |  |  | 1.83 | 0 | A | [9 empty] | 0 | 29 | 298 | 9 | 0 | 0 | 0 | 515 | 0 | 450 | 0 | 0 | 0 | 36
2019-12-09 | B55957 | 2 | 저탄소 | ATA105M18 |  | Al 탈산 | B | 19 | 29 | 52200 | 83.85 | C | C |  | C | 1 |  | 1 | 1555 | 1585 | 6300 |  |  | 6300 | 65.44 | 11 | 96272 | 1665 |  | Y | 39 | 32 | [7 empty] | 고승만 | 2 |  |  |  |  | Y |  | 98.7 | 12-7 | 270.12 | 0 | A |  | 1645 | 1 | 0.17 | 1575 | 1.78 | 62 | 26 | 152 | 2:32 | 18 | 19 | 0 | 0 | 40 | 0 | 0 |  | AR | 2019-12-09 15:46 | 2019-12-09 16:06 | 19 | 2019-12-09 15:36 | 29 |  |  |  |  | Y |  | Y | Y | [5 empty] | 4.8 | 11.77 | 0 | [20 empty] | 0.82 |  |  | 0.08 | 0.08 | A | [9 empty] | 0 | 0 | 30 | 1116 | 0 | 248 | 0 | 957 | 0 | 207 | 0 | 0 | 0 | 36 |  |  | 5
2019-12-09 | C53540 | 3 | 중탄소 | SM45C | 연주종료 | Si 탈산 | T | 20 | 71 | 49400 | 85.58 | C | C | C |  | 1 |  | 1 | 1535 | 1551 | 6800 |  |  | 6800 | 51.57 | 48 | 131856 | 1611 |  | Y | 43 | 37 | 통기성 불량 |  |  | 05 |  |  |  |  | 2 |  |  |  |  | Y |  | 91.8 | 11-2 | 17.47 | 0 | D |  | 1607 | 2 | 0.39 | 1560 | 1.34 | 67 | 30 | 361 | 6:01 | 10 | 10 | 0 | 0 |  | 0 | 9 |  | N2 | 2019-12-09 16:07 |  | 21 | 2019-12-09 15:58 | 30 |  |  |  |  | Y | [5 empty] | Y |  |  |  | 4.41 | 0 | [23 empty] | 0 | 0 | A | [9 empty] | 0 | 0 | 279 | 0 | 0 | 0 | 0 | 702 | 0 | 200 | 101 | 0 | 0 | 55 |  |  | 5
2019-12-09 | A55986 | 1 | 고탄소 | STB2 |  | Al 탈산 | B | 5 | 18 | 53200 | 79.35 | C | C | C |  | 1 | 1 |  | 1520 | 1533 | 5300 |  |  | 5300 | 62.64 | 10 | 84610 | 1558 |  | Y | 44 | 33 | [7 empty] | 박안희 | 2 |  | Y |  |  |  |  | 98.1 | 12-9 | 278.44 | 0 | A |  | 1558 | 3 | 0.2 | 1515 | 1.23 | 59 | 25 | 253 | 4:13 | 25 | 25 | 44 | 0 |  | 0 |  |  | AR | 2019-12-09 16:27 | 2019-12-09 16:54 | 27 | 2019-12-09 16:27 | 27 |  |  |  |  | Y |  |  |  | Y | [5 empty] | 165.37 | 0 | [20 empty] | 1.13 |  |  | 5.45 | 0 | A | [9 empty] | 0 | 0 | 236 | 29 | 0 | 0 | 0 | 515 | 0 | 298 | 0 | 0 | 0 | 29
2019-12-09 | B55958 | 2 | 저탄소 | ATA105M18 |  | Al 탈산 | B | 29 | 23 | 53450 | 87.43 | C | C |  | C | 1 |  | 1 | 1555 | 1575 | 6400 |  |  | 6400 | 73.13 | 10 | 87520 | 1657 |  | Y | 41 | 34 | [7 empty] | 고승만 | 2 |  |  |  |  | Y |  | 100.95 | 13-1 | 261 | 0 | A |  | 1655 | 1 | 0.18 | 1590 | 1.49 | 77 | 39 | 174 | 2:54 | 18 | 19 | 0 | 0 |  | 0 | 0 |  | AR | 2019-12-09 16:50 | 2019-12-09 17:09 | 19 | 2019-12-09 16:42 | 27 |  |  |  |  | Y |  | Y | Y | [5 empty] | 4 | 11.24 | 0 | [20 empty] | 0.89 |  |  | 0.06 | 0.06 | A | [9 empty] | 0 | 0 | 50 | 1100 | 0 | 311 | 0 | 1710 | 0 | 0 | 0 | 0 | 0 | 21
2019-12-09 | C53541 | 3 | 중탄소 | SM48C | TUNDISH교체전 | Al 탈산 | T | 32 | 60 | 50250 | 92.92 | C | C | C |  | 1 |  | 1 | 1535 | 1593 | 5800 |  |  | 5800 | 105.57 | 20 | 54940 | 1630 |  | Y | 41 | 35 | [8 empty] | 2 |  |  |  |  | Y |  | 96.7 | 11-9 | 246.87 | 0 | A |  | 1621 | 2 | 0.39 | 1564 | 1.54 | 73 | 40 | 385 | 6:25 | 10 | 14 | 0 | 0 |  | 0 | 15 |  | N2 | 2019-12-09 17:19 |  | 15 | 2019-12-09 17:04 | 30 |  |  |  |  | Y | [5 empty] | N |  |  |  | 4.72 | 0 | [23 empty] | 0 | 0 | B | [9 empty] | 0 | 0 | 404 | 0 | 0 | 0 | 0 | 629 | 0 | 201 | 0 | 0 | 0 | 53 |  |  | 5
2019-12-09 | A55987 | 1 | 고탄소 | STB2 |  | Al 탈산 | B | 22 | 49 | 50900 | 80.78 | C | C | C |  | 1 | 1 |  | 1520 | 1534 | 5900 |  |  | 5900 | 38.74 | 18 | 152298 | 1558 |  | Y | 42 | 38 | [7 empty] | 박안희 | 2 |  | Y |  |  |  |  | 107.1 | 13-1 | 271.22 | 0 | A |  | 1558 | 3 | 0.2 | 1518 | 0.93 | 62 | 25 | 254 | 4:14 | 25 | 30 | 45 | 0 |  | 0 |  |  | AR | 2019-12-09 17:31 | 2019-12-09 18:05 | 31 | 2019-12-09 17:35 | 27 |  |  |  |  | Y |  |  |  | Y | [5 empty] | 170.65 | 0 | [20 empty] | 1.24 |  |  | 7.72 | 0 | A |  |  | 8.043 | 31.368 | 49.747 |  | 6.185 | 1.586 | 1450.32 | 0 | 0 | 137 | 31 | 0 | 0 | 0 | 631 | 0 | 516 | 0 | 0 | 0 | 39
2019-12-09 | B55959 | 2 | 저탄소 | ATA105M18 |  | Al 탈산 | B | 37 | 25 | 52750 | 92.98 | C | C |  | C | 1 |  | 1 | 1555 | 1564 | 6200 |  |  | 6200 | 64.4 | 11 | 96272 | 1654 |  | Y | 40 | 32 | [7 empty] | 고승만 | 2 |  |  |  |  | Y |  | 101.15 | 13-1 | 275.91 | 0 | A |  | 1643 | 1 | 0.14 | 1578 | 1.43 | 65 | 31 | 202 | 3:22 | 18 | 19 | 0 | 0 |  | 0 | 0 |  | AR | 2019-12-09 17:56 | 2019-12-09 18:10 | 14 | 2019-12-09 17:45 | 26 |  |  |  |  | Y |  | Y | Y | [5 empty] | 4.8 | 13.15 | 0 | [20 empty] | 1.02 |  |  | 0.07 | 0.07 | A | [9 empty] | 0 | 0 | 344 | 857 | 0 | 276 | 0 | 1110 | 0 | 0 | 0 | 0 | 0 | 21
2019-12-09 | C53542 | 3 | 저탄소 | ATA105M18 |  | Al 탈산 | B | 31 | 15 | 52950 | 95.83 | C | C | C |  | 1 |  | 1 | 1550 | 1596 | 7300 |  |  | 7300 | 75.83 | 11 | 96272 | 1663 |  | Y | 46 | 38 | [8 empty] | 2 |  |  |  |  | Y |  | 94.9 | 12-6 | 230.58 | 0 | A |  | 1653 | 2 | 0.38 | 1577 | 1.95 | 64 | 24 | 401 | 6:41 | 18 | 18 | 0 | 0 |  | 0 | 11 |  | AR | 2019-12-09 18:33 | 2019-12-09 19:07 | 34 | 2019-12-09 18:22 | 45 |  |  |  |  | Y | [5 empty] | N |  |  |  | 8.1 | 0 | [20 empty] | 0.95 |  |  | 0 | 0 | A | [9 empty] | 0 | 0 | 387 | 410 | 0 | 0 | 0 | 1474 | 0 | 199 | 215 | 0 | 0 | 14
2019-12-09 | A55988 | 1 | 고탄소 | SEAH-BQ1 |  | Al 탈산 | B | 38 | 4 | 54200 | 101.15 | C | C | C |  | 1 | 1 |  | 1520 | 1544 | 6700 |  |  | 6700 | 131.98 | 6 | 50766 | 1540 |  | Y | 53 | 42 | [7 empty] | 박안희 | 2 |  | Y |  |  |  |  | 109.55 | 14-5 | 60.79 | 0 | A |  | 1540 | 3 | 0.19 | 1519 | 0.44 | 64 | 31 | 247 | 4:07 | 30 | 30 | 46 | 0 |  | 0 |  |  | Ar | 2019-12-09 18:58 | 2019-12-09 19:18 | 20 | 2019-12-09 18:58 | 20 |  |  |  |  | Y |  |  |  | Y | [5 empty] | 216.25 | 0 | [20 empty] | 1.15 |  |  | 9.41 | 0 | B |  |  | 8.043 | 29.368 | 48.747 | 0.165 | 6.061 | 1.66 | 1444.3 | 0 | 0 | 307 | 19 | 0 | 0 | 0 | 915 | 0 | 1801 | 106 | 0 | 0 | 58
2019-12-09 | B55960 | 2 | 저탄소 | ATA105M18 |  | Al 탈산 | B | 15 | 23 | 51900 | 105.6 | C | C |  | C | 1 |  | 1 | 1555 | 1574 | 6900 |  |  | 6900 | 71.67 | 11 | 96272 | 1655 |  | Y | 52 | 41 | [7 empty] | 고승만 | 2 |  |  |  |  | Y |  | 104.6 | 13-5 | 255.78 | 0 | A |  | 1649 | 1 | 0.11 | 1590 | 1.31 | 77 | 26 | 207 | 3:27 | 18 | 18 | 0 | 0 | 30 | 0 | 0 |  | AR | 2019-12-09 19:15 | 2019-12-09 20:04 | 48 | 2019-12-09 19:00 | 63 |  |  |  |  | Y |  | Y | Y | [5 empty] | 4.8 | 11.11 | 0 | [20 empty] | 0.87 |  |  | 0.08 | 0.08 | A | [9 empty] | 0 | 0 | 406 | 0 | 0 | 290 | 0 | 1199 | 0 | 205 | 0 | 0 | 0 | 22
2019-12-09 | C53543 | 3 | 저탄소 | KTB600 | 연주시작 | Al 탈산 | T | 30 | 24 | 52950 | 110.87 | C | C | C |  | 1 |  | 1 | 1550 | 1519 | 9700 |  |  | 9700 | 100.89 | 35 | 96145 | 1655 | 370 | Y | 57 | 54 | [8 empty] | 2 |  |  |  |  | Y |  | 99.1 | 12-9 | 276.5 | 0 | A |  | 1652 | 2 | 0.37 | 1602 | 1.28 | 92 | 45 | 367 | 6:07 | 10 | 11 | 0 | 0 |  | 0 | 15 |  | AR | 2019-12-09 20:09 |  | 22 | 2019-12-09 19:54 | 37 |  |  |  |  | Y | [5 empty] | Y |  |  |  | 5.49 | 0 | [23 empty] | 0 | 0 | A | [9 empty] | 0 | 0 | 224 | 0 | 0 | 0 | 0 | 552 | 0 | 199 | 65 | 0 | 0 | 20 |  |  |  |  | 1
2019-12-09 | B55961 | 2 | 저탄소 | ATA105M18 |  | Al 탈산 | B | 19 | 30 | 51100 | 109.63 | C | C |  | C | 1 |  | 1 | 1555 | 1566 | 7300 |  |  | 7300 | 75.83 | 11 | 96272 | 1654 |  | Y | 61 | 37 | [7 empty] | 고승만 | 2 |  |  |  |  | Y |  | 102.9 | 13-1 | 353.96 | 0 | A |  | 1652 | 1 | 0.11 | 1592 | 1.5 | 79 | 26 | 346 | 5:46 | 18 | 19 | 0 | 0 |  | 0 | 0 |  | AR | 2019-12-09 20:27 | 2019-12-09 21:16 | 49 | 2019-12-09 20:18 | 59 |  |  |  |  | Y |  | Y | Y | [5 empty] | 4.2 | 13.5 | 0 | [20 empty] | 0.7 |  |  | 0 | 0 | A | [9 empty] | 0 | 0 | 1183 | 0 | 0 | 278 | 0 | 902 | 0 | 408 | 0 | 0 | 0 | 17
2019-12-09 | A55989 | 1 | 고탄소 | SEAH-BQ1 |  | Al 탈산 | B | 16 | 44 | 52400 | 92.85 | C | C | C |  | 1 | 1 |  | 1520 | 1562 | 5300 |  |  | 5300 | 63.02 | 10 | 84094 | 1556 | 355 | Y | 44 | 34 | [7 empty] | 박안희 | 2 |  |  | Y |  |  |  | 109.6 | 13-5 | 355.73 | 0 | A |  | 1556 | 3 | 0.19 | 1514 | 0.88 | 59 | 30 | 247 | 4:07 | 30 | 30 | 47 | 0 |  | 0 |  |  | Ar | 2019-12-09 20:15 | 2019-12-09 20:34 | 19 | 2019-12-09 20:14 | 20 |  |  |  |  | Y |  |  |  | Y | [5 empty] | 217.33 | 0 | [20 empty] | 1.32 |  |  | 10.86 | 0 | B |  |  | 7.428 | 29.456 | 48.877 | 0.206 | 6.58 | 1.659 | 1444.3 | 0 | 45 | 328 | 31 | 0 | 0 | 0 | 450 | 0 | 1040 | 0 | 0 | 0 | 50
2019-12-09 | C53544 | 3 | 저탄소 | KTB600 | 연주종료 | Al 탈산 | T | 20 | 72 | 49550 | 86.7 | C | C | C |  | 1 |  | 1 | 1550 | 1551 | 6700 |  |  | 6700 | 65.92 | 37 | 101639 | 1633 |  | Y | 44 | 39 | [8 empty] | 2 |  |  |  |  | Y |  | 97.2 | 11-7 | 136.29 | 0 | A |  | 1630 | 2 | 0.51 | 1587 | 1.26 | 77 | 38 | 399 | 6:39 | 10 | 10 | 0 | 0 |  | 0 | 9 |  | AR | 2019-12-09 21:04 |  | 42 | 2019-12-09 20:55 | 51 |  |  |  |  | Y | [5 empty] | Y |  |  |  | 5.5 | 0 | [23 empty] | 0 | 0 | A | [9 empty] | 0 | 0 | 0 | 0 | 0 | 0 | 0 | 937 | 0 | 202 | 240 | 0 | 0 | 6 |  |  | 5
2019-12-09 | A55990 | 1 | 고탄소 | SEAH-BQ1 | TUNDISH교체전 | Al 탈산 | B | 5 | 19 | 53700 | 90.77 | C | C | C |  | 1 | 1 |  | 1520 | 1557 | 6100 |  |  | 6100 | 65.01 | 12 | 93834 | 1551 |  | Y | 46 | 39 | [7 empty] | 박안희 | 2 |  |  | Y |  |  |  | 101.75 | 13-3 | 263.02 | 0 | A |  | 1551 | 3 | 0.21 | 1523 | 0.64 | 68 | 36 | 256 | 4:16 | 30 | 30 | 48 | 0 |  | 0 |  |  | Ar | 2019-12-09 21:20 | 2019-12-09 21:40 | 20 | 2019-12-09 21:19 | 21 |  |  |  |  | Y |  |  |  | Y | [5 empty] | 285.8 | 0 | [20 empty] | 1.23 |  |  | 12.11 | 0 | A |  |  | 8.236 | 29.211 | 49.465 | 0.207 | 6.006 | 1.693 | 1444.3 | 0 | 25 | 326 | 31 | 0 | 0 | 0 | 496 | 0 | 1128 | 0 | 0 | 0 | 14
2019-12-09 | B55962 | 2 | 저탄소 | ATA105M18 |  | Al 탈산 | B | 29 | 24 | 53100 | 121.15 | C | C |  | C | 1 |  | 2 | 1555 | 1535 | 9000 |  |  | 9000 | 102.83 | 10 | 87520 | 1676 |  | Y | 61 | 45 | [7 empty] | 고승만 | 2 |  |  |  |  | Y |  | 101.2 | 13-1 | 262.23 | 0 | A |  | 1655 | 1 | 0.1 | 1589 | 0 | 76 | 37 | 295 | 4:55 | 18 | 19 | 0 | 0 | 40 | 0 | 0 |  | AR | 2019-12-09 22:03 | 2019-12-09 22:22 | 19 | 2019-12-09 21:49 | 33 |  |  |  |  | Y |  | Y | Y | [6 empty] | 14.49 | 0 | [20 empty] | 0.77 |  |  | 0.1 | 0.1 | A | [9 empty] | 0 | 0 | 954 | 15 | 0 | 246 | 0 | 1404 | 0 | 621 | 0 | 0 | 0 | 8 |  |  | 5
2019-12-09 | C53545 | 3 | 저탄소 | KTB600 | 연주종료 | Al 탈산 | T | 32 | 61 | 49700 | 85.38 | C | C | D |  | 1 |  | 1 | 1550 | 1578 | 5800 |  |  | 5800 | 70.38 | 30 | 82410 | 1633 |  | Y | 45 | 35 | [15 empty] | 89.45 | 11-1 | 171 | 0 | A |  | 1640 | 2 | 0.55 | 1588 | 1.58 | 78 | 23 | 369 | 6:09 | 10 | 16 | 0 | 0 |  | 0 | 10 |  | AR | 2019-12-09 22:17 |  | 28 | 2019-12-09 22:10 | 36 |  |  |  |  | Y | [5 empty] | Y |  |  |  | 11.72 | 0 | [23 empty] | 0.14 | 0 | A | [9 empty] | 0 | 0 | 0 | 0 | 0 | 0 | 0 | 594 | 0 | 200 | 111 | 0 | 0 | 20 |  |  | 2
2019-12-09 | A55991 | 1 | 저탄소 | AE5120M | TUNDISH교체 | Al 탈산 | B | 22 | 50 | 51700 | 93.6 | C | D | D |  | 1 | 1 |  | 1540 | 1575 | 9700 |  |  | 9700 | 95.54 | 12 | 101532 | 1638 |  | Y | 70 | 58 | [7 empty] | 박안희 | 2 |  |  | Y | [5 empty] | 0 | 340.97 | A |  | 1638 | 3 | 0.2 | 1601 | 1.61 | 93 | 38 | 228 | 3:48 | 16 | 18 | 49 | 0 |  | 0 |  |  | N2 | 2019-12-09 22:27 | 2019-12-09 23:02 | 36 | 2019-12-09 22:26 | 37 |  |  |  |  | Y |  |  |  | Y | [5 empty] | 0 | 141.24 | [19 empty] | 1.6 |  |  |  | 23.2 | 0 | A | [9 empty] | 206 | 1578 | 0 | 114 | 0 | 0 | 0 | 548 | 0 | 473 | 0 | 0 | 0 | 17 |  |  |  |  | 1
2019-12-09 | B55963 | 2 | 저탄소 | ATA105M18 |  | Al 탈산 | B | 37 | 26 | 52800 | 85.62 | C | D |  | D | 1 |  | 1 | 1555 | 1584 | 5600 |  |  | 5600 | 58.17 | 11 | 96272 | 1626 |  | Y | 42 | 37 | [7 empty] | 고승만 | 2 |  |  |  |  | Y |  | 97 | 12-6 | 257.74 | 0 | A |  | 1617 | 1 | 0.09 | 1558 | 0 | 45 | 16 | 158 | 2:38 | 18 | 19 | 0 | 0 |  | 0 | 0 |  | AR | 2019-12-09 23:08 | 2019-12-09 23:26 | 18 | 2019-12-09 22:58 | 29 |  |  |  |  | Y |  | Y | Y | [5 empty] | 4.3 | 10.09 | 0 | [20 empty] | 0.93 |  |  | 0.05 | 0.05 | A | [9 empty] | 0 | 0 | 450 | 0 | 0 | 254 | 0 | 1272 | 0 | 966 | 0 | 0 | 0 | 11
2019-12-09 | C53546 | 3 | 저탄소 | KTB600 | 연주종료 | Al 탈산 | T | 31 | 16 | 51850 | 81.2 | C | D | D |  | 1 |  | 1 | 1550 | 1551 | 6200 |  |  | 6200 | 62.69 | 36 | 98892 | 1620 |  | Y | 45 | 36 | [15 empty] | 98.85 | 12-10 | 251.96 | 0 | A |  | 1588 | 2 | 0.36 | 1582 | 0.2 | 72 | 33 | 291 | 4:51 | 10 | 15 | 0 | 0 |  | 0 | 10 |  | AR | 2019-12-09 23:16 |  | 26 | 2019-12-09 23:09 | 33 |  |  |  |  | Y | [5 empty] | Y |  |  |  | 6.57 | 0 | [23 empty] | 0.02 | 0 | A | [9 empty] | 0 | 0 | 663 | 0 | 0 | 0 | 0 | 781 | 0 | 200 | 0 | 0 | 0 | 22 |  |  | 2
2019-12-09 | A55992 | 1 | 저탄소 | AE5120M |  | Al 탈산 | B | 38 | 5 | 54000 | 74.48 | C | D | D |  | 1 | 1 |  | 1540 | 1606 | 4700 |  |  | 4700 | 30.86 | 18 | 152298 | 1620 |  | Y | 43 | 27 | [7 empty] | 김덕진 | 2 |  | N | Y |  |  |  | 105.7 | 14-1 | 1.35 | 118.25 | A |  | 1620 | 3 | 0.2 | 1581 | 1.3 | 73 | 25 | 243 | 4:03 | 16 | 17 | 50 | 0 |  | 0 |  |  | N2 | 2019-12-09 23:18 | 2019-12-10 00:05 | 46 | 2019-12-09 23:16 | 48 |  |  |  |  | Y |  |  |  | Y | [5 empty] | 0 | 193.19 | [23 empty] | 23.2 | 13.74 | A | [9 empty] | 951 | 768 | 0 | 16 | 0 | 0 | 0 | 628 | 0 | 298 | 0 | 0 | 0 | 0
2019-12-09 | B55964 | 2 | 저탄소 | ATA105M18 |  | Al 탈산 | B | 15 | 24 | 51800 | 87.03 | D | D |  | D | 1 |  | 1 | 1555 | 1605 | 5400 |  |  | 5400 | 56.09 | 11 | 96272 | 1647 |  | Y | 40 | 33 | [7 empty] | 김익규 | 3 |  |  |  |  | Y |  | 95.8 | 12-5 | 268.45 | 0 | A |  | 1630 | 1 |  | 1572 | 0 | 59 | 23 |  | : | 18 |  | 0 | 0 |  | 0 | 0 |  | AR | 2019-12-10 00:08 | 2019-12-10 00:24 | 16 | [6 empty] | Y |  | Y | Y | [5 empty] | 4.5 | 9.5 | 0 | [20 empty] | 1.19 |  |  | 0 | 0 | A | [9 empty] | 0 | 0 | 275 | 0 | 0 | 275 | 0 | 1561 | 0 | 1032 | 100 | 0 | 0 | 10
2019-12-09 | C53547 | 3 | 저탄소 | KTB600 | 연주종료 | Al 탈산 | T | 30 | 25 | 52250 | 93.35 | D | D | D |  | 1 |  | 1 | 1550 | 1565 | 6500 |  |  | 6500 | 59.16 | 40 | 109880 | 1630 |  | Y | 49 | 36 | [15 empty] | 101.85 | 13-1 | 232.13 | 0 | A |  | 1635 | 2 | 0.38 | 1572 | 2.17 | 62 | 35 | 286 | 4:46 | 10 | 17 | 0 | 0 |  | 0 | 10 |  | AR | 2019-12-10 00:30 |  | 13 | 2019-12-10 00:14 | 30 |  |  |  |  | Y | [5 empty] | Y |  |  |  | 7.63 | 0 | [23 empty] | 0.88 | 0 | A | [9 empty] | 0 | 0 | 553 | 0 | 0 | 0 | 0 | 741 | 0 | 301 | 0 | 0 | 0 | 30
2019-12-09 | A55993 | 1 | 저탄소 | AE5120HM |  | Al 탈산 | B | 16 | 45 | 50000 | 77.4 | D | D | D |  | 1 | 1 |  | 1540 | 1538 | 7200 |  |  | 7200 | 212.74 | 4 | 33844 | 1626 |  | Y | 54 | 36 | [7 empty] | 차승주 | 2 |  | Y |  |  |  |  | 0 | 10-1 | 0.02 | 241.58 | A |  | 1626 | 3 | 0.2 | 1589 | 1.61 | 81 | 29 | 253 | 4:13 | 16 | 16 | 51 | 0 |  | 0 |  |  | N2 | 2019-12-10 00:22 | 2019-12-10 01:04 | 42 | 2019-12-10 00:21 | 43 |  |  |  |  | Y |  |  |  | Y | [5 empty] | 0 | 131.24 | [23 empty] | 23.2 | 14.92 | A | [9 empty] | 902 | 896 | 0 | 0 | 0 | 0 | 0 | 295 | 0 | 198 | 0 | 0 | 0 | 0
2019-12-09 | B55965 | 2 | 저탄소 | ATA105M18 |  | Al 탈산 | B | 19 | 31 | 50950 | 87.83 | D | D |  | D | 1 |  | 1 | 1555 | 1594 | 6700 |  |  | 6700 | 69.59 | 11 | 96272 | 1645 |  | Y | 43 | 37 | [7 empty] | 김익규 | 2 |  |  |  |  | Y |  | 97.85 | 12-6 | 211.86 | 0 | A |  | 1644 | 1 | 0.13 | 1577 | 0 | 64 | 34 | 283 | 4:43 | 18 | 19 | 0 | 0 |  | 0 | 0 |  | AR | 2019-12-10 01:12 | 2019-12-10 01:22 | 10 | 2019-12-10 01:03 | 19 |  |  |  |  | Y |  | Y | Y | [5 empty] | 4.3 | 28.67 | 0 | [20 empty] | 0.75 |  |  | 0.09 | 0.09 | A | [9 empty] | 0 | 0 | 304 | 0 | 0 | 251 | 0 | 1655 | 0 | 1321 | 122 | 0 | 0 | 21 |  |  | 5
2019-12-09 | C53548 | 3 | 저탄소 | KTB600 | 연주종료 | Al 탈산 | T | 20 | 73 | 49000 | 82.15 | D | D | D |  | 1 |  | 1 | 1550 | 1602 | 4300 |  |  | 4300 | 48.92 | 32 | 87904 | 1628 |  | Y | 43 | 30 | [15 empty] | 95.8 | 11-6 | 152.19 | 0 | A |  | 1621 | 2 | 0.38 | 1575 | 1.48 | 65 | 31 | 298 | 4:58 | 10 | 12 | 0 | 0 |  | 0 | 10 |  | AR | 2019-12-10 01:22 |  | 25 | 2019-12-10 01:13 | 34 |  |  |  |  | Y | [5 empty] | Y |  |  |  | 6.89 | 0 | [23 empty] | 0.2 | 0 | A | [9 empty] | 0 | 0 | 799 | 0 | 0 | 0 | 0 | 625 | 0 | 300 | 0 | 0 | 0 | 30 |  |  | 2
2019-12-09 | A55994 | 1 | 저탄소 | AE5120HM |  | Al 탈산 | B | 5 | 20 | 52000 | 71.03 | D | D | D |  | 1 | 1 |  | 1540 | 1586 | 5800 |  |  | 5800 | 57.12 | 12 | 101532 | 1628 |  | Y | 44 | 33 | [7 empty] | 김덕진 | 2 |  | N | Y |  |  |  | 0 | 10-1 | 0 | 192.7 | A |  | 1628 | 3 | 0.2 | 1583 | 1.67 | 75 | 26 | 234 | 3:54 | 16 | 17 | 52 | 0 |  | 0 |  |  | N2 | 2019-12-10 01:25 | 2019-12-10 02:07 | 42 | 2019-12-10 01:24 | 43 | [8 empty] | Y | [5 empty] | 0 | 167.44 | [23 empty] | 23.51 | 39.83 | A | [9 empty] | 1205 | 542 | 0 | 0 | 0 | 0 | 0 | 299 | 0 | 199 | 0 | 0 | 0 | 4
2019-12-09 | B55966 | 2 | 저탄소 | ATA105M18 | TUNDISH교체전 | Al 탈산 | B | 29 | 25 | 52900 | 88 | D | D |  | D | 1 |  | 1 | 1555 | 1595 | 5200 |  |  | 5200 | 55.64 | 11 | 93459 | 1654 |  | Y | 40 | 27 | [7 empty] | 김익규 | 2 |  |  |  |  | Y |  | 89.8 | 11-8 | 215.8 | 0 | A |  | 1636 | 1 | 0.16 | 1571 | 0 | 58 | 29 | 227 | 3:47 | 18 | 19 | 0 | 0 | 150 | 0 | 0 |  | AR | 2019-12-10 02:10 | 2019-12-10 02:21 | 11 | 2019-12-10 02:00 | 21 |  |  |  |  | Y |  | Y | Y | [5 empty] | 5 | 40.67 | 0 | [20 empty] | 0.6 |  |  | 0.09 | 0.09 | A | [9 empty] | 0 | 0 | 320 | 0 | 0 | 228 | 0 | 1058 | 0 | 611 | 0 | 0 | 0 | 16 |  |  | 5
2019-12-09 | C53549 | 3 | 저탄소 | KTB600 | 연주종료 | Al 탈산 | T | 32 | 62 | 49900 | 72.4 | D | D | D |  | 1 |  | 1 | 1550 | 1586 | 4600 |  |  | 4600 | 47.84 | 35 | 96145 | 1620 |  | Y | 45 | 29 | [15 empty] | 96.35 | 11-8 | 155.21 | 0 | A |  | 1620 | 2 | 0.38 | 1577 | 2.05 | 67 | 27 | 297 | 4:57 | 10 | 12 | 0 | 0 |  | 0 | 10 |  | AR | 2019-12-10 02:18 |  | 29 | 2019-12-10 02:11 | 36 |  |  |  |  | Y | [5 empty] | Y |  |  |  | 6.11 | 0 | [23 empty] | 0.24 | 0 | A | [9 empty] | 0 | 0 | 971 | 0 | 0 | 0 | 0 | 630 | 0 | 299 | 0 | 0 | 0 | 34 |  |  | 2
2019-12-09 | A55995 | 1 | 저탄소 | AE5120HM |  | Al 탈산 | B | 22 | 51 | 50300 | 66.98 | D | D | D |  | 1 | 1 |  | 1540 | 1578 | 5400 |  |  | 5400 | 63.82 | 10 | 84610 | 1634 |  | Y | 43 | 29 | [7 empty] | 김덕진 | 2 |  |  | Y |  |  |  | 103.9 | 12-8 | 0.03 | 263.69 | A |  | 1634 | 3 | 0.2 | 1590 | 1.83 | 82 | 35 | 261 | 4:21 | 16 | 16 | 53 | 0 |  | 0 |  |  | N2 | 2019-12-10 02:21 | 2019-12-10 03:10 | 50 | 2019-12-10 02:21 | 50 |  |  |  |  | Y |  |  |  | Y | [5 empty] | 8.58 | 121.18 | [23 empty] | 23.51 | 54.14 | A | [9 empty] | 1170 | 547 | 0 | 34 | 0 | 0 | 0 | 451 | 0 | 197 | 0 | 0 | 0 | 4
2019-12-09 | B55967 | 2 | 저탄소 | BP-ATA105M3 | TUNDISH교체 | Al 탈산 | B | 37 | 27 | 53450 | 80.58 | D | D | D |  | 1 | 1 |  | 1555 | 1594 | 6400 |  |  | 6400 | 64.53 | 17 | 99178 | 1675 | 362 | Y | 44 | 35 | [7 empty] | 김익규 | 2 |  |  |  |  | Y |  | 99.7 | 12-9 | 268.29 | 0 | A |  | 1675 | 3 | 0.22 | 1615 | 1.67 | 102 | 40 | 228 | 3:48 | 18 | 18 | 54 | 0 |  | 0 |  |  | N2 | 2019-12-10 02:58 | 2019-12-10 03:38 | 40 | 2019-12-10 02:57 | 41 |  |  |  |  | Y |  |  |  | Y | [5 empty] | 124.01 | 80.61 | [19 empty] | 1.97 |  |  |  | 28.49 | 54.15 | A | [9 empty] | 0 | 0 | 668 | 0 | 0 | 251 | 0 | 1114 | 0 | 562 | 0 | 0 | 0 | 4 |  |  |  | 0 | 1
2019-12-09 | C53550 | 3 | 저탄소 | KTB600 | TUNDISH교체전 | Al 탈산 | T | 31 | 17 | 52150 | 79.5 | D | D | D |  | 1 |  | 1 | 1550 | 1547 | 5600 |  |  | 5600 | 59.96 | 34 | 93398 | 1615 |  | Y | 44 | 32 | [15 empty] | 99.65 | 13-1 | 162.55 | 0 | A |  | 1607 | 2 | 0.38 | 1576 | 1.35 | 66 | 27 | 293 | 4:53 | 10 | 10 | 0 | 0 |  | 0 | 10 |  | AR | 2019-12-10 03:33 |  | 14 | 2019-12-10 03:20 | 27 |  |  |  |  | Y | [5 empty] | Y |  |  |  | 7.88 | 0 | [23 empty] | 1.85 | 0 | A | [9 empty] | 0 | 0 | 864 | 0 | 0 | 0 | 0 | 623 | 0 | 301 | 0 | 0 | 0 | 70 |  |  | 2
2019-12-09 | A55996 | 1 | 저탄소 | AE5120HM |  | Al 탈산 | B | 38 | 6 | 54400 | 94.37 | D | D |  | D | 1 |  | 1 | 1540 | 1564 | 6800 |  |  | 6800 | 66.97 | 12 | 101532 | 1633 |  | Y | 51 | 35 | [15 empty] | 98.1 | 13-2 | 0.06 | 144.35 | A |  | 1641 | 1 | 0.16 | 1569 | 0 | 61 | 28 | 453 | 7:33 | 16 | 17 | 0 | 0 |  | 0 | 0 |  | N2 | 2019-12-10 03:51 | 2019-12-10 04:09 | 19 | 2019-12-10 03:37 | 32 |  |  |  |  | Y | [8 empty] | 3.5 | 0 | 44.75 | [23 empty] | 0.1 | 0.1 | A | [9 empty] | 1097 | 613 | 33 | 65 | 0 | 0 | 0 | 199 | 0 | 198 | 0 | 0 | 0 | 0 |  |  | 5
2019-12-09 | B55968 | 2 | 저탄소 | BP-ATA105M3 | 잔강최소화전 | Al 탈산 | B | 15 | 25 | 52300 | 78.47 | D | D | D |  | 1 | 1 |  | 1555 | 1544 | 6600 |  |  | 6600 | 66.41 | 15 | 99386 | 1636 |  | Y | 42 | 38 | [7 empty] | 김익규 | 3 |  |  |  |  | Y |  | 96.65 | 12-6 | 244.41 | 0 | A |  | 1636 | 3 | 0.31 | 1590 | 1.24 | 77 | 35 | 255 | 4:15 | 18 | 20 | 55 | 0 |  | 0 |  |  | N2 | 2019-12-10 04:01 | 2019-12-10 04:36 | 34 | 2019-12-10 04:01 | 34 |  |  |  |  | Y |  |  |  | Y | [5 empty] | 128.21 | 75.23 | [23 empty] | 36.11 | 54.15 | A | [9 empty] | 0 | 0 | 290 | 0 | 0 | 231 | 0 | 920 | 0 | 584 | 0 | 0 | 0 | 9
2019-12-09 | C53551 | 3 | 중탄소 | SACM1 |  | Al 탈산 | I | 30 | 26 | 52450 | 92.75 | D | D | D |  | 1 |  | 1 | 1560 | 1590 | 7500 |  |  | 7500 | 97.4 | 10 | 77000 | 1674 |  | INGOT | 53 | 38 | [15 empty] | 85.45 | 11-3 | 134.72 | 14.15 | A |  | 1685 | 2 | 0.36 | 1605 | 2.58 | 114 |  | 292 | 4:52 | 25 | 20 | 0 | 0 |  | 0 |  |  | AR | 2019-12-10 04:44 |  | 28 | 2019-12-10 04:34 | [5 empty] | Y | [5 empty] | N |  |  |  | 10.73 | 0 | [18 empty] | 1.2 |  |  |  |  | 0.28 | 0 | A | [9 empty] | 2264 | 0 | 246 | 0 | 0 | 0 | 0 | 397 | 0 | 299 | 0 | 0 | 0 | 7
2019-12-09 | A55997 | 1 | 저탄소 | AE5120HM |  | Al 탈산 | B | 16 | 46 | 51000 | 83.78 | D | D |  | D | 1 |  | 1 | 1540 | 1558 | 6800 |  |  | 6800 | 57.41 | 14 | 118454 | 1640 |  | Y | 45 | 35 | [7 empty] | 김덕진 | 2 |  | Y |  |  |  |  | 97.35 | 12-2 | 0 | 166.54 | A |  | 1634 | 1 |  | 1570 | 0 | 62 | 30 |  | : | 16 |  | 0 | 0 |  | 0 | 0 |  | N2 | 2019-12-10 04:53 | 2019-12-10 05:11 | 18 | [6 empty] | Y | [8 empty] | 4.3 | 0 | 19.44 | [23 empty] | 0.08 | 0.08 | A | [9 empty] | 871 | 724 | 40 | 0 | 0 | 0 | 0 | 351 | 0 | 0 | 0 | 0 | 0 | 5 |  |  | 5
2019-12-09 | B55969 | 2 | 중탄소 | SBMA75 | 잔강최소화 | Al 탈산 | B | 19 | 32 | 51900 | 92.13 | D | D |  | D | 1 |  | 1 | 1540 | 1555 | 7500 |  |  | 7500 | 80.99 | 16 | 92602 | 1624 |  | Y | 44 | 39 | [7 empty] | 김익규 | 2 |  |  |  |  | N |  | 97.9 | 12-6 | 4.08 | 15.85 | A |  | 1626 | 1 | 0.13 | 1559 | 0 | 68 | 19 | 177 | 2:57 | 18 | 19 | 0 | 0 | 100 | 0 | 0 |  | N2 | 2019-12-10 05:33 | 2019-12-10 05:53 | 20 | 2019-12-10 05:18 | 35 | [6 empty] | Y | Y | [6 empty] | 0 | 20.68 | [23 empty] | 0.28 | 0.28 | A | [9 empty] | 22 | 20 | 113 | 20 | 0 | 198 | 0 | 1092 | 0 | 751 | 0 | 0 | 0 | 54 |  |  | 5
2019-12-09 | C53552 | 3 | 저탄소 | SCM420HT | 연주시작 | Al 탈산 | T | 20 | 74 | 48900 | 101.72 | D | D | B |  | 1 |  | 1 | 1550 | 1597 | 6800 |  |  | 6800 | 73.65 | 33 | 92334 | 1660 |  | Y | 48 | 36 | [15 empty] | 100 | 11-10 | 60.48 | 130.53 | A |  | 1662 | 2 | 0.38 | 1597 | 2.5 | 87 | 43 | 322 | 5:22 | 13 | 14 | 0 | 0 |  | 0 | 15 |  | N2 | 2019-12-10 06:06 |  | 10 | 2019-12-10 05:38 | 38 |  |  |  |  | Y | [5 empty] | Y |  |  |  | 0 | 2 | [23 empty] | 1.22 | 0.04 | A | [9 empty] | 457 | 862 | 56 | 0 | 0 | 0 | 0 | 941 | 0 | 300 | 0 | 0 | 0 | 21 |  |  | 9 |  | 1
2019-12-09 | A55998 | 1 | 저탄소 | AE5120HM | TUNDISH교체전 | Al 탈산 | B | 5 | 21 | 52700 | 69.05 | D | D | D |  | 1 | 1 |  | 1540 | 1565 | 5600 |  |  | 5600 | 59.98 | 12 | 93370 | 1620 | 363 | Y | 40 | 33 | [7 empty] | 김덕진 | 2 |  | Y |  |  |  |  | 102.6 | 13-3 | 0.52 | 221.96 | A |  | 1620 | 3 | 0.2 | 1580 | 1.48 | 72 | 31 | 243 | 4:03 | 16 | 16 | 56 | 0 |  | 0 |  |  | N2 | 2019-12-10 05:41 | 2019-12-10 06:11 | 30 | 2019-12-10 05:39 | 32 |  |  |  |  | Y |  |  |  | Y | [5 empty] | 0 | 137.57 | [23 empty] | 0.01 | 0 | A | [9 empty] | 1026 | 664 | 0 | 22 | 0 | 0 | 0 | 200 | 0 | 196 | 0 | 0 | 0 | 13
2019-12-09 | B55970 | 2 | 중탄소 | SBMA75 |  | Al 탈산 | B | 29 | 26 | 52900 | 102.32 | D | D |  | B | 1 |  | 1 | 1540 | 1524 | 8700 |  |  | 8700 | 97.24 | 16 | 89466 | 1637 |  | Y | 55 | 43 |  |  | B55967 | 05 |  |  |  | 김익규 | 2 |  |  | Y |  | Y |  | 110.5 | 14-1 | 1.95 | 106.37 | A |  | 1627 | 1 | 0.1 | 1563 | 1.45 | 72 | 38 | 309 | 5:09 | 18 | 18 | 0 | 0 |  | 0 | 0 |  | N2 | 2019-12-10 06:44 | 2019-12-10 06:52 | 8 | 2019-12-10 06:34 | 19 |  |  |  |  | Y |  | Y | Y | [5 empty] | 4 | 0 | 26.63 | [23 empty] | 0.14 | 0.14 | A | [9 empty] | 0 | 0 | 376 | 30 | 0 | 253 | 0 | 958 | 0 | 605 | 0 | 0 | 0 | 31 |  |  | 5
2019-12-09 | A55999 | 1 | 중탄소 | AE15B38M | TUNDISH교체 | Al 탈산 | B | 22 | 52 | 50500 | 82.12 | D | B | B |  | 1 | 1 |  | 1530 | 1534 | 6200 |  |  | 6200 | 61.06 | 12 | 101532 | 1629 |  | Y | 45 | 34 | [7 empty] | 김덕진 | 2 | [6 empty] | 103.45 | 12-7 | 343.38 | 0 | A |  | 1629 | 3 | 0.21 | 1577 | 1.49 | 80 | 29 | 231 | 3:51 | 13 | 18 | 57 | 0 |  | 0 |  |  | AR | 2019-12-10 06:57 | 2019-12-10 07:36 | 39 | 2019-12-10 06:55 | 41 |  |  |  |  | N |  |  |  | Y | [5 empty] | 99.14 | 92.73 | [19 empty] | 2.21 |  |  |  | 2.56 | 0 | A | [9 empty] | 52 | 0 | 1081 | 10 | 0 | 0 | 0 | 304 | 0 | 348 | 0 | 0 | 0 | 16 |  |  |  |  | 1
2019-12-09 | C53553 | 3 | 저탄소 | SCM420HT | 연주종료 | Al 탈산 | T | 32 | 63 | 49550 | 98.52 | D | B | B |  | 1 |  | 1 | 1550 | 1589 | 7700 |  |  | 7700 | 76.44 | 36 | 100728 | 1638 |  | Y | 59 | 39 |  |  | C53551 | 08 |  |  |  | 박재승 | 3 |  | N | Y |  | Y |  | 105.55 | 12-7 | 0 | 382.39 | A |  | 1641 | 2 | 0.38 | 1583 | 2 | 73 | 41 | 531 | 8:51 | 13 | 13 | 0 | 0 |  | 0 | 10 |  | N2 | 2019-12-10 07:14 |  | 10 | 2019-12-10 07:03 | 21 |  |  |  |  | Y | [5 empty] | Y |  |  |  | 1.61 | 6.86 | [23 empty] | 1.22 | 0.04 | A | [9 empty] | 952 | 598 | 82 | 0 | 0 | 0 | 0 | 633 | 0 | 299 | 0 | 0 | 0 | 8 |  |  | 5
2019-12-10 | B55971 | 2 | 중탄소 | SBMA75 |  | Al 탈산 | B | 37 | 28 | 52500 | 95.57 | B | B |  | B | 1 |  | 1 | 1540 | 1525 | 7800 |  |  | 7800 | 72.88 | 13 | 107022 | 1637 |  | Y | 45 | 35 |  |  | B55968 | 05 |  |  |  | 최남길 | 2 |  |  | Y | [5 empty] | 0 | 192.52 | A |  | 1620 | 1 | 0.1 | 1564 | 1.23 | 73 | 35 | 246 | 4:06 | 18 | 18 | 0 | 0 |  | 0 | 0 |  | N2 | 2019-12-10 07:42 | 2019-12-10 08:02 | 19 | 2019-12-10 07:31 | 31 |  |  |  |  | Y |  | Y | Y | [5 empty] | 3.3 | 0 | 26.51 | [23 empty] | 0.24 | 0.24 | A | [9 empty] | 11 | 0 | 62 | 40 | 0 | 186 | 0 | 761 | 0 | 254 | 0 | 0 | 0 | 30 |  |  | 4
2019-12-10 | A56000 | 1 | 중탄소 | AE15B38M |  | Al 탈산 | B | 38 | 7 | 54700 | 74.8 | B | B | B |  | 1 | 1 |  | 1530 | 1539 | 5900 |  |  | 5900 | 69.73 | 10 | 84610 | 1622 |  | Y | 43 | 34 | [7 empty] | 이호남 | 2 |  |  |  |  | Y |  | 100.7 | 13-4 | 155.96 | 0 | A |  | 1605 | 3 | 0.22 | 1571 | 1.1 | 74 | 27 | 228 | 3:48 | 13 | 14 | 58 | 0 |  | 0 |  |  | AR | 2019-12-10 07:53 | 2019-12-10 08:40 | 48 | 2019-12-10 07:51 | 50 |  |  |  |  | N |  |  |  | Y | [5 empty] | 167.84 | 0 | [23 empty] | 1.31 | 0 | A | [9 empty] | 58 | 0 | 1047 | 19 | 0 | 0 | 0 | 737 | 0 | 626 | 0 | 0 | 0 | 30
2019-12-10 | C53554 | 3 | 저탄소 | SCM420HT | 연주종료 | Al 탈산 | T | 31 | 18 | 51900 | 98.58 | B | B | B |  | 1 |  | 1 | 1550 | 1586 | 7300 |  |  | 7300 | 75.93 | 35 | 96145 | 1655 |  | Y | 45 | 40 | [7 empty] | 박재승 | 3 |  |  |  |  | Y |  | 96.5 | 12-7 | 0 | 353.94 | A |  | 1650 | 2 | 0.37 | 1590 | 1.43 | 80 | 41 | 340 | 5:40 | 13 | 20 | 0 | 0 |  | 0 | 10 |  | N2 | 2019-12-10 08:20 |  | 13 | 2019-12-10 08:08 | 25 |  |  |  |  | Y | [5 empty] | Y |  |  |  | 1.34 | 12.4 | [23 empty] | 1.22 | 0.04 | A |  |  | 8.5 | 31.273 | 47.518 | 0.404 | 5.59 | 1.519 | 1474.13 | 1201 | 519 | 125 | 0 | 0 | 0 | 0 | 398 | 0 | 302 | 0 | 0 | 0 | 0 |  |  | 5 | 0.3623
2019-12-10 | B55972 | 2 | 중탄소 | SBMA75 |  | Al 탈산 | B | 15 | 26 | 51950 | 95.32 | B | B |  | B | 1 |  | 1 | 1540 | 1537 | 6800 |  |  | 6800 | 79.04 | 11 | 86027 | 1647 |  | Y | 45 | 38 |  |  | B55969 | 05 |  |  |  | 최남길 | 2 |  |  |  |  | Y |  | 97.55 | 12-6 | 4.1 | 80.85 | A |  | 1632 | 1 | 0.1 | 1560 | 1.6 | 69 | 33 | 235 | 3:55 | 18 | 24 | 0 | 0 |  | 0 | 0 |  | N2 | 2019-12-10 08:44 | 2019-12-10 09:08 | 25 | 2019-12-10 08:33 | 35 |  |  |  |  | Y |  | Y | Y | [5 empty] | 5 | 0 | 42.56 | [23 empty] | 0.36 | 0.36 | A | [9 empty] | 0 | 0 | 295 | 40 | 0 | 197 | 0 | 730 | 0 | 0 | 0 | 0 | 0 | 20 |  |  | 5
2019-12-10 | C53555 | 3 | 저탄소 | SCM420HT | 연주종료 | Al 탈산 | T | 30 | 27 | 52950 | 99.4 | B | B | B |  | 1 |  | 1 | 1550 | 1542 | 7300 |  |  | 7300 | 78.16 | 34 | 93398 | 1644 |  | Y | 46 | 38 |  |  | C53552 | 03 |  |  |  | 박재승 | 3 |  | Y |  |  | Y |  | 99.45 | 12-8 | 0 | 273.19 | A |  | 1637 | 2 | 0.38 | 1584 | 1.26 | 74 | 38 | 522 | 8:42 | 13 | 14 | 0 | 0 |  | 0 | 10 |  | N2 | 2019-12-10 09:23 |  | 11 | 2019-12-10 09:10 | 23 |  |  |  |  | Y | [5 empty] | Y |  |  |  | 4.71 | 9.53 | [23 empty] | 1.22 | 0.04 | A |  |  | 7.933 | 32.973 | 46.894 | 0.431 | 5.911 | 1.422 | 1462.33 | 741 | 781 | 37 | 87 | 0 | 0 | 0 | 398 | 0 | 299 | 0 | 0 | 0 | 0 |  |  |  | 0.389
2019-12-10 | A56001 | 1 | 중탄소 | AE15B38M |  | Al 탈산 | B | 16 | 47 | 52000 | 78.38 | B | B | B |  | 1 | 1 |  | 1530 | 1546 | 5200 |  |  | 5200 | 51.22 | 12 | 101532 | 1597 | 371 | Y | 41 | 30 | [7 empty] | 이호남 | 2 |  |  |  |  | Y |  | 100.65 | 12-5 | 174.22 | 0 | A |  | 1608 | 3 | 0.22 | 1567 | 1.14 | 70 | 27 | 233 | 3:53 | 13 | 15 | 59 | 0 |  | 0 |  |  | AR | 2019-12-10 09:02 | 2019-12-10 09:45 | 43 | 2019-12-10 09:00 | 45 |  |  |  |  | N |  |  |  | Y | [5 empty] | 194.61 | 0 | [23 empty] | 1.9 | 0 | A | [9 empty] | 51 | 0 | 1044 | 13 | 0 | 0 | 0 | 299 | 0 | 299 | 0 | 0 | 0 | 24
2019-12-10 | B55973 | 2 | 중탄소 | SBMA75 |  | Al 탈산 | B | 19 | 33 | 51450 | 96.45 | B | B |  | B | 1 |  | 1 | 1540 | 1554 | 7300 |  |  | 7300 | 78.43 | 11 | 93071 | 1627 |  | Y | 50 | 37 |  |  | B55970 | 05 |  |  |  | 최남길 | 2 |  |  |  |  | Y |  | 106.15 | 13-4 | 0.84 | 95.37 | A |  | 1629 | 1 | 0.15 | 1570 | 1.42 | 79 | 44 | 255 | 4:15 | 16 | 17 | 0 | 0 |  | 0 | 0 |  | N2 | 2019-12-10 09:53 | 2019-12-10 10:07 | 14 | 2019-12-10 09:41 | 26 |  |  |  |  | Y |  | Y | Y | [5 empty] | 4 | 0 | 32.45 | [23 empty] | 0.22 | 0.22 | A | [9 empty] | 82 | 0 | 390 | 30 | 0 | 203 | 0 | 786 | 0 | 0 | 0 | 0 | 0 | 10 |  |  | 5
2019-12-10 | C53556 | 3 | 저탄소 | SCM420HT | 연주종료 | Al 탈산 | T | 20 | 75 | 48600 | 99.35 | B | B | B |  | 1 |  | 1 | 1550 | 1547 | 8800 |  |  | 8800 | 86.58 | 37 | 101639 | 1637 | 365 | Y | 60 | 47 | [7 empty] | 박재승 | 3 |  |  |  |  | Y |  | 102.45 | 12-2 | 0 | 365.29 | A |  | 1629 | 2 | 0.38 | 1576 | 2.04 | 66 | 34 | 358 | 5:58 | 13 | 13 | 0 | 0 |  | 0 | 10 |  | N2 | 2019-12-10 10:26 |  | 9 | 2019-12-10 10:12 | 22 |  |  |  |  | Y | [5 empty] | Y |  |  | 10 | 0.78 | 3.84 | [23 empty] | 1.22 | 0.04 | A | [9 empty] | 1387 | 300 | 167 | 0 | 0 | 0 | 0 | 910 | 0 | 300 | 99 | 0 | 0 | 10 |  |  | 5 | 0.3988
2019-12-10 | A56002 | 1 | 중탄소 | AE15B38M |  | Al 탈산 | B | 5 | 22 | 52600 | 76.62 | B | B | B |  | 1 | 1 |  | 1530 | 1534 | 4900 |  |  | 4900 | 48.26 | 12 | 101532 | 1605 |  | Y | 41 | 26 | [7 empty] | 이호남 | 2 |  |  |  |  | Y |  | 96.8 | 12-7 | 182.78 | 0 | A |  | 1601 | 3 | 0.22 | 1564 | 1.09 | 67 | 24 | 239 | 3:59 | 13 | 14 | 60 | 0 |  | 0 |  |  | AR | 2019-12-10 10:07 | 2019-12-10 10:50 | 44 | 2019-12-10 10:04 | 46 |  |  |  |  | N |  |  |  | Y | [5 empty] | 195.86 | 0 | [23 empty] | 1.68 | 0 | A | [9 empty] | 59 | 0 | 1011 | 23 | 0 | 0 | 0 | 298 | 0 | 297 | 0 | 0 | 0 | 29
2019-12-10 | B55974 | 2 | 중탄소 | SBMA75 |  | Al 탈산 | B | 29 | 27 | 52850 | 93.95 | B | B |  | B | 1 |  | 1 | 1540 | 1556 | 7000 |  |  | 7000 | 75.21 | 11 | 93071 | 1616 |  | Y | 45 | 41 | 수강 기중기 160 톤 OVERLORD 때매 잔강 못 받음 A56003 잔강 5톤 줌 | [6 empty] | 최남길 | 2 |  |  |  |  | Y |  | 106.45 | 13-6 | 0.1 | 154.05 | A |  | 1627 | 1 | 0.53 | 1571 | 1.38 | 80 | 41 | 334 | 5:34 | 16 | 17 | 0 | 0 |  | 0 | 0 |  | N2 | 2019-12-10 10:51 | 2019-12-10 11:13 | 22 | 2019-12-10 10:39 | 34 |  |  |  |  | Y |  | Y | Y | [5 empty] | 3.3 | 0 | 27.26 | [23 empty] | 0.33 | 0.33 | A | [9 empty] | 30 | 0 | 348 | 0 | 0 | 208 | 0 | 810 | 0 | 0 | 0 | 0 | 0 | 14 |  |  | 5
2019-12-10 | A56003 | 1 | 중탄소 | AE15B38M |  | Al 탈산 | B | 18 | 1 | 53600 | 72.38 | B | B | B |  | 1 | 1 |  | 1530 | 1548 | 5900 |  |  | 5900 | 69.73 | 10 | 84610 | 1622 |  | Y | 41 | 33 | [7 empty] | 이호남 | 2 |  |  |  |  | Y |  | 97.4 | 13-2 | 189.02 | 0 | A |  | 1632 | 3 | 0.23 | 1586 | 1.92 | 89 | 35 | 235 | 3:55 | 13 | 13 | 61 | 0 |  | 0 |  |  | AR | 2019-12-10 11:12 | 2019-12-10 11:53 | 40 | 2019-12-10 11:04 | 49 |  |  |  |  | N |  |  |  | Y | [5 empty] | 240.92 | 0 | [23 empty] | 0 | 0 | A | [9 empty] | 81 | 0 | 956 | 15 | 0 | 0 | 0 | 550 | 0 | 406 | 0 | 0 | 0 | 71
2019-12-10 | C53557 | 3 | 저탄소 | SCM420HT | 연주종료 | Al 탈산 | T | 32 | 64 | 49500 | 95.2 | B | B | B |  | 1 |  | 1 | 1550 | 1579 | 6500 |  |  | 6500 | 65.73 | 36 | 98892 | 1630 |  | Y | 44 | 42 |  |  | C53553 | 05 |  |  |  | 박재승 | 3 |  | Y |  |  | Y |  | 101.25 | 12-3 | 0 | 157.22 | A |  | 1626 | 2 | 0.38 | 1585 | 1.08 | 75 | 36 | 466 | 7:46 | 13 | 13 | 0 | 0 |  | 0 | 10 |  | N2 | 2019-12-10 11:36 |  | 13 | 2019-12-10 11:23 | 26 |  |  |  |  | Y | [5 empty] | Y |  |  |  | 2.27 | 0 | [23 empty] | 1.22 | 0.04 | A | [9 empty] | 967 | 571 | 19 | 0 | 0 | 0 | 0 | 395 | 0 | 301 | 0 | 0 | 0 | 2 |  |  | 5 | 0.368
2019-12-10 | B55975 | 2 | 중탄소 | SBMA75 | TUNDISH교체전 | Al 탈산 | B | 22 | 53 | 50450 | 104.32 | B | B |  | B | 1 |  | 1 | 1540 | 1545 | 6800 |  |  | 6800 | 67.68 | 12 | 100479 | 1627 | 365 | Y | 52 | 33 |  |  | B55972 | 05 |  |  |  | 최남길 | 2 |  |  |  |  | Y |  | 106.65 | 12-10 | 0.22 | 87.69 | A |  | 1620 | 1 | 0.17 | 1558 | 1.38 | 67 | 33 | 396 | 6:36 | 16 | 17 | 0 | 0 |  | 0 | 0 |  | N2 | 2019-12-10 12:07 | 2019-12-10 12:21 | 14 | 2019-12-10 11:53 | 28 |  |  |  |  | Y |  | Y | Y | [5 empty] | 4 | 0 | 43.46 | [23 empty] | 0.49 | 0.49 | B | [9 empty] | 29 | 0 | 292 | 0 | 0 | 196 | 0 | 769 | 0 | 0 | 0 | 0 | 0 | 33 |  |  | 4
2019-12-10 | C53558 | 3 | 저탄소 | SCM420HT | 연주종료 | Al 탈산 | T | 31 | 19 |  | 98.2 | B | B | B |  | 1 |  | 1 | 1550 | 1579 | 6200 |  |  | 6200 | 83.59 | 27 | 74169 | 1644 |  | Y | 45 | 38 |  |  | C53555 | 05 |  |  |  | 박재승 | 3 |  | N | Y |  | Y |  | 149.2 |  | 0 | 214.46 | A |  | 1636 | 2 | 0.37 | 1584 | 1.21 | 74 | 43 | 547 | 9:07 | 13 | 14 | 0 | 0 |  | 0 | 10 |  | N2 | 2019-12-10 12:44 |  | 9 | 2019-12-10 12:34 | 18 |  |  |  |  | Y | [5 empty] | Y |  |  |  | 1.63 | 1.9 | [23 empty] | 1.22 | 0.04 | A | [9 empty] | 1340 | 240 | 184 | 0 | 0 | 0 | 0 | 402 | 0 | 299 | 0 | 0 | 0 | 3 |  |  | 5 | 0.4485
2019-12-10 | A56004 | 1 | 중탄소 | AE15B38M | 연주종료 | Al 탈산 | B | 38 | 8 | 54500 | 79.52 | B | B | B |  | 1 | 1 |  | 1530 | 1566 | 5700 |  |  | 5700 | 59.76 | 12 | 95384 | 1623 |  | Y | 41 | 30 | [7 empty] | 이호남 | 2 | [6 empty] | 94.6 | 12-7 | 140.46 | 0 | A |  | 1623 | 3 | 0.24 | 1577 | 1.64 | 80 | 35 | 236 | 3:56 | 13 | 13 | 62 | 0 |  | 0 |  |  | AR | 2019-12-10 12:26 | 2019-12-10 12:54 | 29 | 2019-12-10 12:14 | 40 |  |  |  |  | N |  |  |  | Y | [5 empty] | 139.39 | 0 | [23 empty] | 1.34 | 0 | B | [9 empty] | 0 | 0 | 894 | 12 | 0 | 0 | 0 | 1003 | 0 | 946 | 0 | 0 | 0 | 51
2019-12-10 | B55976 | 2 | 저탄소 | 17NICRMOS6HM | TUNDISH교체 | Si 탈산 | B | 15 | 27 | 52400 | 114.47 | B | B | B |  | 1 | 1 |  | 1555 | 1564 | 9600 |  |  | 9600 | 101.86 | 12 | 94248 | 1667 |  | Y | 57 | 46 | [7 empty] | 최남길 | 2 |  |  |  |  | Y |  | 104.5 | 13-4 | 0 | 369.33 | A |  | 1653 | 3 | 0.24 | 1603 | 1.16 | 94 | 39 | 276 | 4:36 | 18 | 18 | 63 | 0 |  | 0 | 0 |  | N2 | 2019-12-10 13:26 | 2019-12-10 13:58 | 32 | 2019-12-10 13:05 | 54 | [14 empty] | 0 | 236.2 | [19 empty] | 1.93 |  |  |  | 0.45 | 0.45 | A | [9 empty] | 884 | 771 | 0 | 59 | 0 | 0 | 0 | 2034 | 0 | 0 | 0 | 0 | 0 | 15 |  |  | 7 |  | 1
2019-12-10 | C53559 | 3 | 저탄소 | AE4125HM2 | TUNDISH교체전 | Si 탈산 | T | 30 | 28 | 52700 | 98.38 | B | B | B |  | 1 |  | 1 | 1550 | 1555 | 7500 |  |  | 7500 | 62.05 | 44 | 120868 | 1642 |  | Y | 42 | 38 | [7 empty] | 박재승 | 3 |  |  |  |  | Y |  | 103.15 | 13-2 | 0 | 303.63 | A |  | 1640 | 2 | 0.41 | 1579 | 1.49 | 72 | 38 | 413 | 6:53 | 13 | 15 | 0 | 0 |  | 0 | 10 |  | N2 | 2019-12-10 13:48 |  | 17 | 2019-12-10 13:32 | 33 |  |  |  |  | Y | [5 empty] | N |  |  |  | 4.34 | 5.71 | [23 empty] | 0 | 0 | B | [9 empty] | 199 | 303 | 76 | 725 | 0 | 0 | 0 | 703 | 0 | 0 | 0 | 0 | 0 | 2 |  |  | 12 | 0.077
2019-12-10 | B55977 | 2 | 저탄소 | 17NICRMOS6HM |  | Si 탈산 | B | 19 | 34 | 51600 | 117.62 | B | B |  | C | 1 |  | 1 | 1555 | 1554 | 9500 |  |  | 9500 | 100.8 | 12 | 94248 | 1665 |  | Y | 59 | 52 | [7 empty] | 최남길 | 2 |  |  |  |  | Y |  | 101.6 | 12-9 | 0 | 309.57 | A |  | 1661 | 1 | 0.13 | 1594 | 1.57 | 85 | 38 | 237 | 3:57 | 18 | 18 | 0 | 0 | 100 | 0 | 0 |  | N2 | 2019-12-10 14:39 | 2019-12-10 15:01 | 22 | 2019-12-10 14:17 | 44 |  |  |  |  | Y |  | Y | Y | [6 empty] | 0 | 21.08 | [23 empty] | 0.73 | 0.73 | A | [9 empty] | 610 | 809 | 0 | 334 | 0 | 0 | 0 | 972 | 0 | 0 | 0 | 0 | 0 | 0 |  |  | 7
2019-12-10 | C53560 | 3 | 중탄소 | SCM440I |  | Al 탈산 | I | 20 | 76 | 48700 | 100.73 | B | B | C |  | 1 |  | 1 | 1560 | 1557 | 7200 |  |  | 7200 | 72 | 20 | 100000 | 1650 |  | INGOT | 44 | 36 |  |  | C53557 | 05 |  |  |  | 박재승 |  |  | Y |  |  | Y |  | 101.75 | 12-1 | 277.58 | 0 | A |  | 1637 | 2 | 0.38 | 1564 | 1.66 | 69 |  | 293 | 4:53 | 20 | 25 | 0 | 0 |  | 0 | 14 |  | AR | 2019-12-10 14:55 |  | 14 | 2019-12-10 14:42 | [5 empty] | Y | [5 empty] | N |  |  |  | 9.82 | 0 | [18 empty] | 1 |  |  |  |  | 0.31 | 0 | A | [9 empty] | 1255 | 0 | 34 | 0 | 0 | 0 | 0 | 400 | 0 | 300 | 0 | 0 | 0 | 95
2019-12-10 | B55978 | 2 | 저탄소 | 17NICRMOS6HM |  | Si 탈산 | B | 16 | 48 | 51750 | 111.77 | B | C |  | C | 1 |  | 1 | 1555 | 1637 | 6400 |  |  | 6400 | 67.91 | 12 | 94248 | 1675 |  | Y | 52 | 37 | CU 50 kg 231 후 투입 | [6 empty] | 고승만 | 2 | [6 empty] | 95.65 | 11-10 | 0.51 | 235.95 | A |  | 1661 | 1 | 0.19 | 1578 | 1.97 | 69 | 25 | 232 | 3:52 | 18 | 18 | 0 | 0 | 100 | 0 | 0 |  | N2 | 2019-12-10 15:47 | 2019-12-10 16:00 | 13 | 2019-12-10 15:23 | 38 |  |  |  |  | Y |  | Y | Y | [5 empty] | 5.2 | 0 | 23.37 | [23 empty] | 1.22 | 1.22 | A | [9 empty] | 724 | 424 | 14 | 317 | 0 | 0 | 0 | 1876 | 0 | 0 | 0 | 0 | 0 | 20 |  |  | 5
2019-12-10 | C53561 | 3 | 저탄소 | 17NICRMOS6HM |  | Si 탈산 | B | 32 | 65 | 49500 | 103.57 | C | C | C |  | 1 |  | 1 | 1550 | 1575 | 7900 |  |  | 7900 | 82.98 | 17 | 95200 | 1663 |  | Y | 44 | 42 | [8 empty] | 2 |  |  |  |  | Y |  | 100.15 | 12-1 | 0 | 317.68 | A |  | 1646 | 2 | 0.4 | 1582 | 1.42 | 73 | 24 | 393 | 6:33 | 18 | 18 | 0 | 0 |  | 0 | 14 |  | N2 | 2019-12-10 16:17 | 2019-12-10 16:55 | 37 | 2019-12-10 16:03 | 52 |  |  |  |  | Y | [5 empty] | N |  |  |  | 2.91 | 2.03 | [23 empty] | 0 | 0 | B | [9 empty] | 674 | 748 | 26 | 745 | 0 | 0 | 0 | 977 | 0 | 0 | 0 | 0 | 0 | 13 |  |  | 7
2019-12-10 | A56005 | 1 | 저탄소 | 17NICRMOS6HM |  | Si 탈산 | B | 38 | 9 | 54100 | 151.38 | C | C |  | C | 1 |  | 1 | 1540 | 1518 | 11000 |  |  | 11000 | 116.71 | 12 | 94248 | 1642 |  | Y | 88 | 58 | [7 empty] | 박안희 | 2 | [6 empty] | 92.15 | 12-4 | 0 | 434.6 | A |  | 1643 | 1 | 0.14 | 1575 | 1.46 | 66 | 25 | 259 | 4:19 | 18 | 18 | 0 | 0 |  | 0 | 0 |  | N2 | 2019-12-10 17:44 | 2019-12-10 17:55 | 11 | 2019-12-10 17:17 | 38 |  |  |  |  | Y |  | Y | Y | [5 empty] | 4.5 | 3.38 | 11.51 | [23 empty] | 1.07 | 1.07 | A | [9 empty] | 826 | 748 | 30 | 1156 | 0 | 0 | 0 | 1095 | 0 | 889 | 0 | 0 | 0 | 0 |  |  | 5
2019-12-10 | C53562 | 3 | 저탄소 | 17NICRMOS6HM |  | Si 탈산 | B | 22 | 54 | 49350 | 156.15 | C | C | C |  | 1 |  | 1 | 1550 | 1532 | 12800 |  |  | 12800 | 135.81 | 12 | 94248 | 1625 | 360 | Y | 93 | 67 | [8 empty] | 2 |  |  |  |  | Y |  | 100.85 | 12-4 | 0 | 231.24 | A |  | 1646 | 2 | 0.39 | 1580 | 1.38 | 71 | 28 | 426 | 7:06 | 18 | 18 | 0 | 0 |  | 0 | 16 |  | N2 | 2019-12-10 18:24 | 2019-12-10 18:51 | 27 | 2019-12-10 18:08 | 42 |  |  |  |  | Y | [5 empty] | N |  |  |  | 4.7 | 0 | [23 empty] | 0 | 0 | A | [9 empty] | 0 | 1462 | 0 | 802 | 0 | 0 | 0 | 397 | 0 | 0 | 0 | 0 | 0 | 0 |  |  | 7
2019-12-10 | A56006 | 1 | 고탄소 | G-STB2T | 연주시작 | Al 탈산 | T | 18 | 2 | 54400 | 100.65 | C | C | C |  | 1 | 1 |  | 1520 | 1551 | 8200 |  |  | 8200 | 90.46 | 33 | 90651 | 1593 |  | Y | 56 | 51 | [7 empty] | 박안희 | 2 | [6 empty] | 102.15 | 13-7 | 278.9 | 0 | A |  | 1593 | 3 | 0.26 | 1542 | 1.16 | 87 | 28 | 253 | 4:13 | 25 | 25 | 64 | 0 |  | 0 |  |  | AR | 2019-12-10 19:20 |  | 31 | 2019-12-10 19:20 | 32 |  |  |  |  | Y |  |  |  | Y | [5 empty] | 83.17 | 39.14 | [23 empty] | 13.01 | 0 | A | [9 empty] | 0 | 68 | 215 | 9 | 0 | 0 | 0 | 919 | 0 | 668 | 0 | 0 | 0 | 83 |  |  |  | 0.0689 | 1
2019-12-10 | C53563 | 3 | 저탄소 | 17NICRMOS6HM |  | Si 탈산 | B | 31 | 20 | 52250 | 106 | C | C | C |  | 1 |  | 1 | 1550 | 1561 | 8390 |  |  | 8390 | 1498.21 | 1 | 5600 | 1636 |  | Y | 48 | 46 | [8 empty] | 2 |  |  |  |  | Y |  | 99.45 | 12-10 | 0 | 396.76 | A |  | 1638 | 2 | 0.39 | 1573 | 1.41 | 64 | 24 | 412 | 6:52 | 18 | 18 | 0 | 0 |  | 0 | 12 |  | N2 | 2019-12-10 19:39 | 2019-12-10 19:55 | 16 | 2019-12-10 19:27 | 28 |  |  |  |  | Y | [5 empty] | N |  |  |  | 5.48 | 0 | [23 empty] | 0 | 0 | B | [9 empty] | 561 | 907 | 41 | 554 | 0 | 0 | 0 | 402 | 0 | 0 | 0 | 0 | 0 | 0 |  |  | 7
2019-12-10 | B55979 | 2 | 저탄소 | SCR423PRH | 연주시작 | Al 탈산 | B | 29 | 28 | 53000 | 127.3 | C | C |  | C | 1 |  | 1 | 1540 | 1554 | 9500 |  |  | 9500 | 130.04 | 9 | 73053 | 1697 |  | Y | 66 | 48 | [7 empty] | 고승만 | 2 |  |  |  |  | Y |  |  |  | 1.23 | 248.88 | A |  | 1679 | 1 | 0.17 | 1595 | 1.7 | 92 | 44 | 258 | 4:18 | 16 | 21 | 0 | 0 |  | 0 | 0 |  | N2 | 2019-12-10 20:04 | 2019-12-10 20:16 | 12 | 2019-12-10 19:42 | 34 |  |  |  |  | Y | [8 empty] | 4.5 | 0 | 26.85 | [19 empty] | 2.23 |  |  |  | 0.87 | 0.87 | A | [9 empty] | 837 | 651 | 12 | 50 | 0 | 145 | 0 | 1201 | 0 | 419 | 0 | 0 | 0 | 33 |  |  | 18 |  | 1
2019-12-10 | A56007 | 1 | 고탄소 | G-STB2T | 연주종료 | Al 탈산 | T | 5 | 23 | 52600 | 90.27 | C | C | C |  | 1 | 1 |  | 1520 | 1563 | 6100 |  |  | 6100 | 67.29 | 33 | 90651 | 1575 |  | Y | 48 | 40 | [7 empty] | 박안희 | 2 |  |  |  |  | Y |  | 98.1 | 12-8 | 264.5 | 0 | A |  | 1575 | 3 | 0.25 | 1533 | 1.02 | 78 | 30 | 274 | 4:34 | 25 | 25 | 65 | 0 |  | 0 |  |  | AR | 2019-12-10 20:23 |  | 43 | 2019-12-10 20:22 | 45 |  |  |  |  | Y |  |  |  | Y | [5 empty] | 128.27 | 0 | [23 empty] | 14.18 | 0 | A | [9 empty] | 0 | 0 | 242 | 21 | 0 | 0 | 0 | 300 | 0 | 300 | 0 | 0 | 0 | 34 |  |  |  | 0.0078
2019-12-10 | C53564 | 3 | 저탄소 | 17NICRMOS6HM | TUNDISH교체전 | Si 탈산 | B | 20 | 77 | 49050 | 94.55 | C | C | C |  | 1 |  | 1 | 1550 | 1573 | 7800 |  |  | 7800 | 87.05 | 16 | 89600 | 1645 |  | Y | 49 | 41 | [8 empty] | 2 |  |  |  |  | N |  | 97.85 | 11-7 | 0.07 | 176.69 | A |  | 1639 | 2 | 0.39 | 1568 | 2.37 | 59 | 17 | 418 | 6:58 | 18 | 20 | 0 | 0 |  | 0 | 15 |  | N2 | 2019-12-10 20:43 | 2019-12-10 20:55 | 13 | 2019-12-10 20:28 | 27 |  |  |  |  | Y | [5 empty] | N |  |  |  | 5.55 | 0 | [23 empty] | 0 | 0 | A | [9 empty] | 253 | 1332 | 46 | 954 | 0 | 0 | 0 | 503 | 0 | 0 | 0 | 0 | 0 | 12 |  |  | 7
2019-12-10 | B55980 | 2 | 저탄소 | SCR423PRH |  | Al 탈산 | B | 16 | 49 | 51650 | 96.4 | C | C |  | C | 1 |  | 3 | 1540 | 1567 | 7100 |  |  | 7100 | 76.29 | 11 | 93071 | 1654 |  | Y | 44 | 37 | [7 empty] | 고승만 | 2 |  |  |  |  | Y |  | 94.45 | 11-9 | 0 | 233.92 | A |  | 1637 | 1 | 0.15 | 1570 | 1.86 | 67 | 33 | 296 | 4:56 | 16 | 17 | 0 | 0 |  | 0 | 0 |  | N2 | 2019-12-10 20:52 | 2019-12-10 21:13 | 21 | 2019-12-10 20:35 | 38 |  |  |  |  | Y | [8 empty] | 4.8 | 0 | 43.89 | [23 empty] | 0 | 0 | A | [9 empty] | 1607 | 0 | 190 | 0 | 0 | 86 | 0 | 501 | 0 | 207 | 0 | 0 | 0 | 31 |  |  | 7
2019-12-10 | C53565 | 3 | 중탄소 | SM45C | TUNDISH교체 | Si 탈산 | B | 32 | 66 | 49250 | 105.07 | C | C | C |  | 1 |  | 1 | 1535 | 1572 | 8100 |  |  | 8100 | 86.2 | 12 | 93972 | 1666 |  | Y | 49 | 44 | [8 empty] | 2 |  |  |  |  | Y |  | 92.4 | 11-4 | 302.12 | 0 | A |  | 1662 | 2 | 0.38 | 1585 | 1.71 | 92 | 39 | 407 | 6:47 | 15 | 23 | 0 | 0 |  | 0 | 12 |  | N2 | 2019-12-10 21:58 | 2019-12-10 22:18 | 20 | 2019-12-10 21:47 | 31 |  |  |  |  | Y | [5 empty] | N |  |  | 5.5 | 7.88 | 0 | [19 empty] | 2.08 |  |  |  | 0 | 0 | A | [9 empty] | 0 | 0 | 244 | 0 | 0 | 0 | 0 | 1054 | 0 | 201 | 332 | 0 | 0 | 26 |  |  | 9 |  | 1
2019-12-10 | A56008 | 1 | 고탄소 | G-STB2T | 연주종료 | Al 탈산 | T | 38 | 10 | 54500 | 97.32 | C | C | C |  | 1 | 1 |  | 1520 | 1530 | 5900 |  |  | 5900 | 65.08 | 33 | 90651 | 1565 |  | Y | 44 | 36 | [7 empty] | 박안희 | 2 |  |  |  |  | Y |  | 99.05 | 13-2 | 198.89 | 0 | A |  | 1565 | 3 | 0.24 | 1527 | 0.73 | 72 | 34 | 281 | 4:41 | 25 | 25 | 66 | 0 |  | 0 |  |  | AR | 2019-12-10 21:53 |  | 27 | 2019-12-10 21:52 | 28 |  |  |  |  | Y |  |  |  | Y | [5 empty] | 183.23 | 0 | [23 empty] | 18.1 | 0 | A | [9 empty] | 0 | 32 | 204 | 21 | 0 | 0 | 0 | 300 | 0 | 298 | 0 | 0 | 0 | 99 |  |  |  | 0.0197
2019-12-10 | B55981 | 2 | 저탄소 | SCR423PRH |  | Al 탈산 | B | 19 | 35 | 51900 | 95.9 | C | C |  | C | 1 |  | 2 | 1540 | 1574 | 6500 |  |  | 6500 | 76.82 | 10 | 84610 | 1637 |  | Y | 40 | 33 | [7 empty] | 고승만 | 2 |  |  |  |  | Y |  | 94.9 | 12-2 | 0 | 195.53 | A |  | 1623 | 1 | 0.15 | 1570 | 1.45 | 67 | 23 | 191 | 3:11 | 16 | 16 | 0 | 0 |  | 0 | 0 |  | N2 | 2019-12-10 21:54 | 2019-12-10 22:12 | 18 | 2019-12-10 21:31 | 41 |  |  |  |  | Y | [9 empty] | 0 | 25.8 | [23 empty] | 0.45 | 0.45 | A | [9 empty] | 1265 | 243 | 31 | 0 | 0 | 113 | 0 | 498 | 0 | 209 | 0 | 0 | 0 | 0
2019-12-10 | B55982 | 2 | 저탄소 | SCR423PRH |  | Al 탈산 | B | 22 | 55 | 50950 | 93.73 | C | A |  | A | 1 |  | 1 | 1540 | 1575 | 6300 |  |  | 6300 | 74.46 | 10 | 84610 | 1647 | 356 | Y | 51 | 33 | C53563 잔강 5톤 받음 |  | B55979 | 06 |  |  |  | 고승만 | 2 |  |  | Y |  | Y |  |  |  | 0 | 203.57 | A |  | 1631 | 1 | 0.17 | 1571 | 1.61 | 68 | 33 | 319 | 5:19 | 16 | 17 | 0 | 0 | 80 | 0 | 0 |  | N2 | 2019-12-10 22:55 | 2019-12-10 23:09 | 14 | 2019-12-10 22:45 | 24 |  |  |  |  | Y | [8 empty] | 4 | 0 | 17.7 | [23 empty] | 0.29 | 0.29 | A | [9 empty] | 1275 | 0 | 40 | 0 | 0 | 95 | 0 | 697 | 0 | 207 | 0 | 0 | 0 | 13
2019-12-10 | C53566 | 3 | 중탄소 | SM45C |  | Si 탈산 | B | 30 | 29 | 52450 | 98.45 | C | A | A |  | 1 |  | 1 | 1535 | 1569 | 8300 |  |  | 8300 | 82.34 | 12 | 100797 | 1639 |  | Y | 50 | 47 | [8 empty] | 2 | [6 empty] | 97.45 | 12-6 | 392.02 | 0 | A |  | 1632 | 2 | 0.37 | 1569 | 1.5 | 76 | 27 | 311 | 5:11 | 15 | 18 | 0 | 0 |  | 0 |  |  | N2 | 2019-12-10 23:02 | 2019-12-10 23:19 | 17 | 2019-12-10 22:54 | 25 |  |  |  |  | Y | [5 empty] | N |  |  | 5 | 14.21 | 0 | [23 empty] | 0 | 0 | A | [9 empty] | 0 | 0 | 54 | 0 | 0 | 0 | 0 | 553 | 0 | 200 | 0 | 0 | 0 | 30 |  |  | 5
2019-12-10 | A56009 | 1 | 고탄소 | G-STB2T | 연주종료 | Al 탈산 | T | 15 | 28 | 51900 | 81.38 | C | A | A |  | 1 | 1 |  | 1520 | 1524 | 5500 |  |  | 5500 | 66.74 | 30 | 82410 | 1569 |  | N | 42 | 35 | [7 empty] | 박안희 | 2 |  | Y |  |  |  |  | 93.15 | 12-1 | 275.93 | 0 | A |  | 1569 | 3 | 0.25 | 1521 | 1.23 | 66 | 30 | 255 | 4:15 | 25 | 25 | 67 | 0 |  | 0 |  |  | AR | 2019-12-10 23:01 |  | 36 | 2019-12-10 23:00 | 37 | [8 empty] | Y | [5 empty] | 117.64 | 0 | [23 empty] | 19.32 | 0 | A | [9 empty] | 0 | 0 | 193 | 0 | 0 | 0 | 0 | 494 | 0 | 296 | 0 | 0 | 0 | 19 |  |  |  | 0.0073
2019-12-10 | B55983 | 2 | 저탄소 | SCR423PRH |  | Al 탈산 | B | 29 | 29 | 53200 | 102.63 | A | A |  | A | 1 |  | 2 | 1540 | 1545 | 8000 |  |  | 8000 | 78.79 | 12 | 101532 | 1646 |  | Y | 51 | 40 |  |  | B55980 | 07 |  |  |  | 임현진 | 2 |  |  |  |  | Y |  | 111 | 13-10 | 0 | 243.6 | A |  | 1623 | 1 | 0.15 | 1580 | 0.93 | 77 | 44 | 353 | 5:53 | 16 | 16 | 0 | 0 |  | 0 | 0 |  | N2 | 2019-12-11 00:04 | 2019-12-11 00:09 | 4 | 2019-12-10 23:53 | 15 |  |  |  |  | Y | [8 empty] | 3.5 | 0 | 44.03 | [23 empty] | 0 | 0 | A | [9 empty] | 666 | 892 | 60 | 0 | 0 | 48 | 0 | 798 | 0 | 315 | 0 | 0 | 0 | 14
2019-12-10 | C53567 | 3 | 중탄소 | SM45C |  | Si 탈산 | B | 31 | 21 | 52850 | 97.87 | A | A | A |  | 1 |  | 1 | 1535 | 1531 | 6400 |  |  | 6400 | 66.34 | 12 | 96476 | 1615 | 362 | Y | 48 | 36 | [7 empty] | 도주용 | 2 |  | N |  |  | Y |  | 90.35 | 11-10 | 195.4 | 0 | A |  | 1622 | 2 | 0.38 | 1566 | 1.87 | 73 | 30 | 283 | 4:43 | 15 | 16 | 0 | 0 |  | 0 |  |  | N2 | 2019-12-11 00:09 | 2019-12-11 00:25 | 16 | 2019-12-10 23:49 | 36 |  |  |  |  | Y | [5 empty] | N |  |  | 5.5 | 7.85 | 0 | [23 empty] | 0 | 0 | A | [9 empty] | 0 | 0 | 24 | 0 | 0 | 0 | 0 | 595 | 0 | 301 | 0 | 0 | 0 | 16 |  |  | 5
2019-12-10 | A56010 | 1 | 고탄소 | G-STB2T | TUNDISH교체전 | Al 탈산 | T | 18 | 3 | 54100 | 85.57 | A | A | A |  | 1 | 1 |  | 1520 | 1533 | 6500 |  |  | 6500 | 73.94 | 32 | 87904 | 1567 |  | Y | 44 | 43 |  |  | A56007 |  |  |  |  | 정용태 | 2 |  | Y |  |  |  |  | 98.2 | 13-3 | 259.39 | 0 | A |  | 1567 | 3 | 0.25 | 1524 | 1.1 | 69 | 31 | 254 | 4:14 | 25 | 25 | 68 | 0 |  | 0 |  |  | AR | 2019-12-11 00:22 |  | 24 | 2019-12-11 00:20 | 26 |  |  |  |  | Y |  |  |  | Y | [5 empty] | 166.92 | 0 | [23 empty] | 0.05 | 0 | A | [9 empty] | 0 | 0 | 250 | 32 | 0 | 0 | 0 | 665 | 0 | 845 | 0 | 0 | 0 | 28 |  |  |  | 0.0187
2019-12-10 | B55984 | 2 | 저탄소 | SCR423PRH |  | Al 탈산 | B | 16 | 50 | 52150 | 96.53 | A | A |  | A | 1 |  | 1 | 1540 | 1575 | 6500 |  |  | 6500 | 64.02 | 12 | 101532 | 1627 |  | Y | 46 | 35 |  |  | B55981 | 07 |  |  |  | 임현진 | 2 |  |  |  |  | Y |  | 108.95 | 13-3 | 0 | 178.21 | A |  | 1610 | 1 | 0.16 | 1568 | 1.24 | 65 | 34 | 214 | 3:34 | 16 | 16 | 0 | 0 |  | 0 | 0 |  | N2 | 2019-12-11 01:07 | 2019-12-11 01:12 | 5 | 2019-12-11 00:51 | 21 |  |  |  |  | Y | [8 empty] | 4 | 0 | 15.82 | [23 empty] | 0 | 0 | A | [9 empty] | 454 | 940 | 57 | 0 | 0 | 47 | 0 | 809 | 0 | 206 | 0 | 0 | 0 | 15
2019-12-10 | C53568 | 3 | 중탄소 | SM45C |  | Si 탈산 | B | 20 | 78 | 48950 | 89.63 | A | A | A |  | 1 |  | 1 | 1535 | 1551 | 5500 |  |  | 5500 | 80.77 | 8 | 68096 | 1617 |  | Y | 45 | 32 | [7 empty] | 정종훈 | 2 |  |  |  |  | Y |  | 85.65 | 10-4 | 188.07 | 0 | A |  | 1617 | 2 | 0.37 | 1561 | 1.6 | 68 | 27 | 294 | 4:54 | 15 | 18 | 0 | 0 |  | 0 |  |  | N2 | 2019-12-11 01:05 | 2019-12-11 01:27 | 22 | 2019-12-11 00:55 | 32 |  |  |  |  | Y | [5 empty] | N |  |  | 6 | 9.45 | 0 | [23 empty] | 0 | 0 | A | [9 empty] | 0 | 0 | 0 | 0 | 0 | 0 | 0 | 750 | 0 | 300 | 202 | 0 | 0 | 0 |  |  | 5
2019-12-10 | A56011 | 1 | 저탄소 | SCR423PRH |  | Al 탈산 | B | 5 | 24 | 52900 | 89.72 | A | A | A |  | 1 | 1 |  | 1530 | 1545 | 7000 |  |  | 7000 | 68.94 | 12 | 101532 | 1624 |  | Y | 42 | 38 |  |  | A56008 |  |  |  |  | 정용태 | 2 |  | Y |  |  |  |  | 107.4 | 13-8 | 0 | 231.37 | A |  | 1624 | 3 | 0.22 | 1572 | 1.11 | 69 | 24 | 238 | 3:58 | 16 | 17 | 69 | 0 |  | 0 |  |  | N2 | 2019-12-11 01:31 | 2019-12-11 02:14 | 43 | 2019-12-11 01:30 | 44 | [14 empty] | 76.65 | 109.27 | [23 empty] | 1.22 | 0 | A | [9 empty] | 153 | 1156 | 151 | 56 | 0 | 0 | 0 | 1092 | 0 | 594 | 98 | 0 | 0 | 23
2019-12-10 | B55985 | 2 | 중탄소 | SM45C |  | Si 탈산 | B | 19 | 36 | 52000 | 82.87 | A | A |  | A | 1 |  | 1 | 1540 | 1576 | 4700 |  |  | 4700 | 46.01 | 12 | 102144 | 1617 |  | Y | 39 | 27 | [7 empty] | 임현진 | 2 |  |  |  |  | Y |  | 98 | 12-5 | 0 | 226.81 | A |  | 1602 | 1 | 0.15 | 1548 | 1.41 | 55 | 20 | 369 | 6:09 | 15 | 15 | 0 | 0 |  | 0 | 0 |  | N2 | 2019-12-11 02:05 | 2019-12-11 02:25 | 20 | 2019-12-11 01:51 | 33 |  |  |  |  | Y |  | Y | Y | [5 empty] | 5 | 0 | 23.25 | [23 empty] | 0.5 | 0.5 | A | [9 empty] | 0 | 0 | 465 | 0 | 0 | 129 | 0 | 1270 | 0 | 412 | 101 | 0 | 0 | 12 |  |  | 5
2019-12-10 | C53569 | 3 | 저탄소 | SCM415C2 |  | Al 탈산 | I | 32 | 67 | 49200 | 88.62 | A | A | A |  | 1 |  | 1 | 1560 | 1596 | 6900 |  |  | 6900 | 67.91 | 8 | 101600 | 1672 |  | INGOT | 45 | 36 | [7 empty] | 도주용 | 2 |  |  |  |  | Y |  | 105.85 | 12-6 | 265.7 | 0 | A |  | 1661 | 2 | 0.37 | 1598 | 2.03 | 82 |  | 330 | 5:30 | 18 | 20 | 0 | 0 |  | 0 | 13 |  | N2 | 2019-12-11 02:16 |  | 19 | 2019-12-11 02:03 | [5 empty] | Y | [5 empty] | N |  |  | 4 | 8.64 | 0 | [18 empty] | 1.1 |  |  |  |  | 0 | 0 | A |  |  | 7.685 | 31.33 | 49.295 | 1.133 | 6.414 | 1.573 | 1450.32 | 236 | 1098 | 359 | 0 | 0 | 0 | 0 | 902 | 0 | 299 | 200 | 0 | 0 | 18
2019-12-10 | A56012 | 1 | 저탄소 | SCR423PRH |  | Al 탈산 | B | 38 | 11 | 54400 | 81.47 | A | A | A |  | 1 | 1 |  | 1530 | 1572 | 5700 |  |  | 5700 | 56.14 | 12 | 101532 | 1619 |  | Y | 43 | 33 |  |  | A56009 |  |  |  |  | 정용태 | 2 |  | Y |  |  |  |  | 104.7 | 13-8 | 0 | 283.19 | A |  | 1619 | 3 | 0.23 | 1573 | 1.18 | 70 | 23 | 289 | 4:49 | 16 | 17 | 70 | 0 |  | 0 |  |  | N2 | 2019-12-11 02:30 | 2019-12-11 03:14 | 45 | 2019-12-11 02:29 | 45 | [8 empty] | Y | [5 empty] | 48.13 | 114.82 | [23 empty] | 2.31 | 0 | A | [9 empty] | 982 | 293 | 85 | 32 | 0 | 0 | 0 | 0 | 0 | 298 | 0 | 0 | 0 | 35
2019-12-10 | B55986 | 2 | 중탄소 | SM45C |  | Si 탈산 | B | 22 | 56 | 51300 | 79.82 | A | A |  | A | 1 |  | 1 | 1540 | 1566 | 4700 |  |  | 4700 | 29.62 | 20 | 158696 | 1616 |  | Y | 38 | 28 | [7 empty] | 임현진 | 2 |  |  |  |  | Y |  |  |  | 0 | 251.19 | A |  | 1600 | 1 | 0.16 | 1545 | 1.69 | 52 | 15 | 276 | 4:36 | 15 | 16 | 0 | 0 |  | 0 | 0 |  | N2 | 2019-12-11 03:02 | 2019-12-11 03:30 | 29 | 2019-12-11 02:49 | 42 |  |  |  |  | Y |  | Y | Y | [5 empty] | 4.5 | 0 | 23.28 | [23 empty] | 0.15 | 0.15 | A | [9 empty] | 0 | 0 | 526 | 0 | 0 | 148 | 0 | 702 | 0 | 204 | 0 | 0 | 0 | 54 |  |  | 7
2019-12-10 | C53570 | 3 | 중탄소 | DCK45M2 | 연주시작 | Si 탈산 | T | 30 | 30 | 54200 | 99.32 | A | A | A |  | 1 |  | 1 | 1535 | 1562 | 7600 |  |  | 7600 | 85.01 | 33 | 89397 | 1639 |  | Y | 46 | 43 | [7 empty] | 정종훈 | 2 |  |  |  |  | Y |  | 98.2 | 12-6 | 327.24 | 0 | A |  | 1627 | 2 | 0.38 | 1578 | 1.26 | 87 | 37 | 310 | 5:10 | 15 | 15 | 0 | 0 |  | 0 | 15 |  | AR | 2019-12-11 03:35 |  | 12 | 2019-12-11 03:20 | 27 |  |  |  |  | Y | [5 empty] | N |  |  | 5 | 9.96 | 0 | [23 empty] | 0 | 0 | A |  |  | 23.768 | 9.392 | 57.171 | 0.525 | 2.405 | 6.087 | 1953.42 | 179 | 0 | 34 | 0 | 0 | 0 | 0 | 1018 | 0 | 0 | 0 | 0 | 0 | 8 |  |  | 12 |  | 1
2019-12-10 | A56013 | 1 | 저탄소 | SCR423PRH | TUNDISH교체전 | Al 탈산 | B | 15 | 29 | 51800 | 79.85 | A | A | A |  | 1 | 1 |  | 1530 | 1556 | 6100 |  |  | 6100 | 57.46 | 14 | 106158 | 1616 |  | Y | 42 | 33 |  |  | A56010 |  |  |  |  | 정용태 | 2 |  | Y |  |  |  |  | 107.95 | 13-7 | 0 | 50 | A |  | 1616 | 3 | 0.22 | 1570 | 1.21 | 67 | 26 | 286 | 4:46 | 16 | 17 | 71 | 0 |  | 0 |  |  | N2 | 2019-12-11 03:38 | 2019-12-11 04:14 | 36 | 2019-12-11 03:38 | 36 |  |  |  |  | Y |  |  |  | Y | [5 empty] | 0 | 11.78 | [23 empty] | 3.59 | 0 | A | [9 empty] | 560 | 622 | 154 | 18 | 0 | 0 | 0 | 898 | 0 | 646 | 117 | 0 | 0 | 15
2019-12-10 | B55987 | 2 | 중탄소 | SM45CM10 |  | Si 탈산 | B | 29 | 30 | 52400 | 84.17 | A | A |  | A | 1 |  | 1 | 1540 | 1527 | 6200 |  |  | 6200 | 182.68 | 4 | 33940 | 1625 |  | Y | 42 | 31 | [7 empty] | 임현진 | 2 |  |  |  |  | Y |  | 99.9 | 12-8 | 0 | 195.91 | A |  | 1606 | 1 | 0.14 | 1559 | 1.47 | 66 | 20 | 192 | 3:12 | 20 | 15 | 0 | 0 |  | 0 | 0 |  | AR | 2019-12-11 04:04 | 2019-12-11 04:39 | 35 | 2019-12-11 03:53 | 46 |  |  |  |  | Y |  | Y | Y | [5 empty] | 4.5 | 0 | 15.95 | [20 empty] | 0.98 |  |  | 0.15 | 0.15 | B | [9 empty] | 0 | 0 | 580 | 0 | 0 | 0 | 0 | 648 | 0 | 104 | 0 | 0 | 0 | 44
2019-12-10 | C53571 | 3 | 중탄소 | DCK45M2 | 연주종료 | Si 탈산 | T | 31 | 22 | 52450 | 102.92 | A | A | A |  | 1 |  | 1 | 1535 | 1545 | 6700 |  |  | 6700 | 63.42 | 39 | 105651 | 1586 |  | Y | 48 | 35 |  |  | C53569 | 04 |  |  |  | 도주용 | 2 |  | N | Y |  | Y |  | 108.2 | 13-9 | 282.71 | 0 | A |  | 1620 | 2 | 0.38 | 1561 | 1.51 | 70 | 40 | 324 | 5:24 | 15 | 19 | 0 | 0 |  | 0 |  |  | AR | 2019-12-11 04:41 |  | 10 | 2019-12-11 04:25 | 27 |  |  |  |  | Y | [5 empty] | N |  |  | 3 | 10.09 | 0 | [23 empty] | 0 | 0 | A | [9 empty] | 0 | 0 | 800 | 0 | 0 | 0 | 0 | 896 | 0 | 0 | 0 | 0 | 0 | 43 |  |  | 7
2019-12-10 | A56014 | 1 | 중탄소 | SM48CH | TUNDISH교체 | Si 탈산 | B | 18 | 4 | 54000 | 76.97 | A | A | A |  | 1 | 1 |  | 1530 | 1570 | 6200 |  |  | 6200 | 61.06 | 12 | 101532 | 1615 |  | Y | 42 | 35 |  |  | A56011 |  |  |  |  | 정용태 | 2 |  |  | Y |  | Y |  | 106.4 | 14-2 | 0 | 311.87 | A |  | 1615 | 3 | 0.23 | 1594 | 0.62 | 103 | 33 | 335 | 5:35 | 16 | 20 | 72 | 0 |  | 0 |  |  | N2 | 2019-12-11 04:36 | 2019-12-11 05:40 | 65 | 2019-12-11 04:35 | 65 | [8 empty] | Y | [5 empty] | 24.66 | 141.09 | [19 empty] | 2.31 |  |  |  | 4.66 | 0 | A | [9 empty] | 0 | 0 | 750 | 19 | 0 | 0 | 0 | 299 | 0 | 295 | 0 | 0 | 0 | 58 |  |  |  |  | 1
2019-12-10 | B55988 | 2 | 중탄소 | SM45CM10 | TUNDISH교체전 | Si 탈산 | B | 16 | 51 | 51100 | 85.85 | A | A |  | A | 1 |  | 1 | 1540 | 1544 | 6400 |  |  | 6400 | 70.48 | 12 | 90812 | 1634 |  | Y | 42 | 36 | [7 empty] | 임현진 | 2 |  |  |  |  | Y |  | 97.1 | 12-1 | 49.27 | 168.98 | A |  | 1622 | 1 | 0.16 | 1567 | 1.47 | 74 | 29 | 300 | 5:00 | 20 | 15 | 0 | 0 |  | 0 | 0 |  | AR | 2019-12-11 05:04 | 2019-12-11 05:43 | 39 | 2019-12-11 04:54 | 49 |  |  |  |  | Y |  | Y | Y | [5 empty] | 5 | 14.5 | 0 | [20 empty] | 0.67 |  |  | 0.28 | 0.28 | B | [9 empty] | 0 | 0 | 137 | 0 | 0 | 0 | 0 | 656 | 0 | 106 | 0 | 0 | 0 | 0 |  |  | 5
2019-12-10 | C53572 | 3 | 중탄소 | DCK45M2 | 연주종료 | Si 탈산 | T | 20 | 79 | 48950 | 95.37 | A | A | A |  | 1 |  | 1 | 1535 | 1550 | 6100 |  |  | 6100 | 75.06 | 30 | 81270 | 1626 |  | Y | 42 | 35 | [7 empty] | 정종훈 | 2 | [6 empty] | 88.95 | 10-8 | 205.86 | 0 | A |  | 1618 | 2 | 0.38 | 1557 | 1.56 | 66 | 33 | 325 | 5:25 | 15 | 15 | 0 | 0 |  | 0 | 15 |  | AR | 2019-12-11 05:45 |  | 20 | 2019-12-11 05:30 | 35 |  |  |  |  | Y | [5 empty] | N |  |  | 6 | 10.45 | 0 | [23 empty] | 0.32 | 0 | A | [9 empty] | 180 | 0 | 834 | 0 | 0 | 0 | 0 | 707 | 0 | 0 | 0 | 0 | 0 | 21
2019-12-10 | A56015 | 1 | 중탄소 | SM48CH |  | Si 탈산 | B | 5 | 25 | 52900 | 85.43 | A | A | A |  | 1 | 1 |  | 1530 | 1555 | 5900 |  |  | 5900 | 69.73 | 10 | 84610 | 1625 |  | N | 44 | 32 |  |  | A56012 |  |  |  |  | 정용태 | 2 |  |  | Y |  |  |  | 95.05 | 12-4 | 0 | 251.35 | A |  | 1625 | 3 | 0.22 | 1575 | 1.25 | 84 | 31 | 300 | 5:00 | 16 | 17 | 73 | 0 |  | 0 |  |  | N2 | 2019-12-11 05:44 | 2019-12-11 06:43 | 59 | 2019-12-11 05:42 | 61 | [8 empty] | Y | [5 empty] | 50.72 | 147.38 | [23 empty] | 1.08 | 0 | A | [9 empty] | 0 | 0 | 676 | 0 | 0 | 0 | 0 | 745 | 0 | 598 | 197 | 0 | 0 | 32
2019-12-10 | B55989 | 2 | 저탄소 | 16MNCRS5H | TUNDISH교체 | Si 탈산 | B | 19 | 37 | 51900 | 111.53 | A | A |  | B | 1 |  | 1 | 1555 | 1535 | 10300 |  |  | 10300 | 106.93 | 17 | 96322 | 1684 | 372 | Y | 56 | 51 |  |  | A56012 | 03 |  |  |  | 임현진 | 2 |  |  |  |  | Y |  | 105.2 | 13-2 | 0 | 296.11 | A |  | 1660 | 1 | 0.14 | 1595 | 1.58 | 83 | 26 | 232 | 3:52 | 18 | 20 | 0 | 0 |  | 0 | 0 |  | N2 | 2019-12-11 06:30 | 2019-12-11 07:09 | 38 | 2019-12-11 06:12 | 56 |  |  |  |  | Y |  | Y | Y | [5 empty] | 4 | 14.17 | 0 | [19 empty] | 1.95 |  |  |  | 0.32 | 0.32 | B | [9 empty] | 258 | 1241 | 120 | 1181 | 0 | 0 | 0 | 810 | 0 | 207 | 0 | 0 | 0 | 10 |  |  | 7 |  | 1
2019-12-10 | C53573 | 3 | 중탄소 | DCK45M2 | 연주종료 | Si 탈산 | T | 32 | 68 | 48800 | 98.85 | A | B | B |  | 1 |  | 1 | 1535 | 1545 | 7000 |  |  | 7000 | 66.26 | 39 | 105651 | 1615 |  | Y | 59 | 37 |  |  | C53570 | 05 |  |  |  | 도주용 | 2 |  |  | Y |  | Y |  | 112.7 | 13-3 | 192.85 | 0 | A |  | 1610 | 2 | 0.38 | 1559 | 1.82 | 68 | 35 | 352 | 5:52 | 15 | 15 | 0 | 0 |  | 0 |  |  | AR | 2019-12-11 06:59 |  | 5 | 2019-12-11 06:48 | 16 | [14 empty] | 11.73 | 0 | [23 empty] | 0.32 | 0 | A | [9 empty] | 70 | 0 | 861 | 0 | 0 | 0 | 0 | 755 | 0 | 0 | 0 | 0 | 0 | 40 |  |  | 5
2019-12-10 | A56016 | 1 | 중탄소 | SM48CH |  | Si 탈산 | B | 38 | 12 | 54600 | 96.03 | A | B | B |  | 1 | 1 |  | 1530 | 1558 | 5300 |  |  | 5300 | 62.64 | 10 | 84610 | 1622 |  | Y | 44 | 35 | [7 empty] | 정용태 | 3 |  |  |  |  | Y |  | 101 | 13-4 | 0 | 203.47 | A |  | 1599 | 3 | 0.25 | 1569 | 0.6 | 78 | 34 | 256 | 4:16 | 16 | 16 | 74 | 0 |  | 0 |  |  | N2 | 2019-12-11 07:07 | 2019-12-11 07:38 | 31 | 2019-12-11 07:04 | 34 | [8 empty] | Y | [5 empty] | 87.21 | 140.84 | [23 empty] | 0.01 | 0 | A | [9 empty] | 42 | 0 | 734 | 0 | 0 | 0 | 0 | 299 | 0 | 297 | 0 | 0 | 0 | 0
2019-12-10 | B55990 | 2 | 저탄소 | 16MNCRS5H |  | Si 탈산 | B | 22 | 57 | 50850 | 116.17 | A | B |  | B | 1 |  | 1 | 1555 | 1565 | 8900 |  |  | 8900 | 92.4 | 17 | 96322 | 1604 |  | Y | 56 | 45 |  |  | A56013 | 05 |  |  |  | 임현진 | 2 |  |  |  |  | Y |  | 107.55 | 12-10 | 0 | 353.98 | A |  | 1648 | 1 | 0.3 | 1583 | 1.73 | 71 | 28 | 293 | 4:53 | 18 | 19 | 0 | 0 |  | 0 | 0 |  | N2 | 2019-12-11 07:42 | 2019-12-11 08:10 | 27 | 2019-12-11 07:19 | 51 |  |  |  |  | Y |  | Y | Y | [5 empty] | 4 | 13.66 | 0 | [23 empty] | 0.47 | 0.47 | A | [9 empty] | 1118 | 495 | 0 | 943 | 0 | 0 | 0 | 1124 | 0 | 108 | 0 | 0 | 0 | 0 |  |  | 5
2019-12-11 | C53574 | 3 | 중탄소 | DCK45M2 | 연주종료 | Si 탈산 | T | 30 | 31 | 52350 | 104.15 | B | B | B |  | 1 |  | 1 | 1535 | 1542 | 6500 |  |  | 6500 | 47.05 | 51 | 138159 | 1633 |  | Y | 58 | 33 |  |  | C53571 | 07 |  |  |  | 박재승 | 3 |  | N | Y |  | Y |  | 99.7 | 12-8 | 146.98 | 0 | A |  | 1622 | 2 | 0.43 | 1560 | 1.94 | 69 | 34 | 321 | 5:21 | 15 | 17 | 0 | 0 |  | 0 | 10 |  | AR | 2019-12-11 08:08 |  | 10 | 2019-12-11 07:54 | 24 |  |  |  |  | Y | [5 empty] | N |  |  |  | 15.87 | 0 | [23 empty] | 0.32 | 0 | A | [9 empty] | 117 | 0 | 839 | 0 | 0 | 0 | 0 | 756 | 0 | 0 | 0 | 0 | 0 | 40 |  |  | 5
2019-12-11 | A56017 | 1 | 중탄소 | SM48CH |  | Si 탈산 | B | 15 | 30 | 51900 | 88.42 | B | B | B |  | 1 | 1 |  | 1530 | 1621 | 3400 |  |  | 3400 | 33.49 | 12 | 101532 | 1609 |  | Y | 41 | 22 | [7 empty] | 이호남 | 2 |  |  | Y | [5 empty] | 0 | 71.38 | A |  | 1610 | 3 | 0.25 | 1560 | 1.09 | 69 | 28 | 241 | 4:01 | 16 | 17 | 75 | 0 |  | 0 |  |  | N2 | 2019-12-11 08:02 | 2019-12-11 08:37 | 35 | 2019-12-11 08:00 | 37 |  |  |  |  | Y |  |  |  | Y | [5 empty] | 169.72 | 143.08 | [23 empty] | 2.29 | 0 | A | [9 empty] | 37 | 0 | 726 | 0 | 0 | 0 | 0 | 552 | 0 | 494 | 0 | 0 | 0 | 0
2019-12-11 | B55991 | 2 | 저탄소 | 16MNCRS5H |  | Si 탈산 | B | 29 | 31 | 52750 | 96.93 | B | B |  | B | 1 |  | 1 | 1555 | 1617 | 7100 |  |  | 7100 | 78.32 | 16 | 90656 | 1674 |  | Y | 44 | 36 | [7 empty] | 최남길 | 2 |  |  |  |  | Y |  | 100.55 | 12-9 | 0 | 244.25 | A |  | 1654 | 1 | 0.14 | 1588 | 1.74 | 76 | 29 | 252 | 4:12 | 18 | 19 | 0 | 0 |  | 0 | 0 |  | N2 | 2019-12-11 08:32 | 2019-12-11 09:12 | 39 | 2019-12-11 08:14 | 58 |  |  |  |  | Y |  | Y | Y | [5 empty] | 4.1 | 15.51 | 0 | [23 empty] | 0.59 | 0.59 | A | [9 empty] | 1222 | 383 | 0 | 929 | 0 | 0 | 0 | 902 | 0 | 0 | 0 | 0 | 0 | 0 |  |  | 7
2019-12-11 | C53575 | 3 | 저탄소 | 16MNCRS5H |  | Si 탈산 | B | 31 | 23 | 53000 | 114.37 | B | B | B |  | 1 |  | 1 | 1550 | 1582 | 7700 |  |  | 7700 | 79.94 | 17 | 96322 | 1668 |  | Y | 60 | 39 | 잔강 7톤 합탕으로 Si 150kg투입 |  | C53572 | 07 |  |  |  | 박재승 | 3 |  | Y |  |  | Y |  | 98.7 | 12-8 | 120.47 | 162.16 | A |  | 1633 | 2 | 0.35 | 1582 | 1.42 | 70 | 24 | 399 | 6:39 | 18 | 18 | 0 | 0 |  | 0 | 10 |  | N2 | 2019-12-11 09:35 | 2019-12-11 10:14 | 39 | 2019-12-11 09:16 | 58 |  |  |  |  | Y | [5 empty] | N |  |  |  | 0.35 | 5.19 | [23 empty] | 0.32 | 0 | B | [9 empty] | 0 | 1520 | 0 | 1344 | 0 | 0 | 0 | 400 | 0 | 0 | 0 | 0 | 0 | 0 |  |  | 5
2019-12-11 | A56018 | 1 | 중탄소 | P-DCK45M2 | 연주종료 | Al 탈산 | T | 18 | 5 | 54150 | 88.02 | B | B | B |  | 1 | 1 |  | 1530 | 1534 | 6000 |  |  | 6000 | 92.28 | 24 | 65016 | 1593 |  | Y | 48 | 40 | [7 empty] | 이호남 | 2 |  | N | Y |  |  |  | 102.3 | 13-7 | 192.53 | 19.17 | A |  | 1593 | 3 | 0.23 | 1566 | 0.71 | 75 | 43 | 250 | 4:10 | 25 | 25 | 76 | 0 |  | 0 |  |  | AR | 2019-12-11 09:20 |  | 12 | 2019-12-11 09:18 | 15 |  |  |  |  | Y |  |  |  | Y | [5 empty] | 205.47 | 0 | [23 empty] | 2.23 | 0 | A |  |  | 10.592 | 24.439 | 53.681 | 0.152 | 5.068 | 2.196 | 1550.01 | 184 | 0 | 814 | 17 | 0 | 0 | 0 | 446 | 0 | 407 | 0 | 0 | 0 | 14 |  |  |  | 0.156
2019-12-11 | B55992 | 2 | 중탄소 | SM48CH |  | Si 탈산 | B | 16 | 52 | 51250 | 104.73 | B | B |  | B | 1 |  | 1 | 1540 | 1556 | 6100 |  |  | 6100 | 72.1 | 10 | 84610 | 1635 |  | Y | 49 | 32 | [7 empty] | 최남길 | 2 |  |  |  |  | Y |  | 97.35 | 12-1 | 2.96 | 90.87 | A |  | 1609 | 1 | 0.14 | 1552 | 1.33 | 61 | 25 | 305 | 5:05 | 16 | 16 | 0 | 0 |  | 0 | 0 |  | N2 | 2019-12-11 09:39 | 2019-12-11 09:49 | 6 | 2019-12-11 09:23 | 22 |  |  |  |  | Y | [8 empty] | 5 | 0.18 | 37.56 | [23 empty] | 0.24 | 0.24 | A | [9 empty] | 31 | 0 | 110 | 0 | 0 | 0 | 0 | 811 | 0 | 0 | 0 | 0 | 0 | 20 |  |  | 5
2019-12-11 | C53576 | 3 | 저탄소 | 16MNCRS5H |  | Si 탈산 | B | 20 | 80 | 49100 | 126.5 | B | B | B |  | 1 |  | 1 | 1550 | 1567 | 9200 |  |  | 9200 | 1623.72 | 1 | 5666 | 1640 |  | Y | 64 | 45 | 잔강 7톤 합탕으로 Si 150kg투입 |  | C53573 | 07 |  |  |  | 박재승 | 3 |  |  | Y |  | Y |  | 98.2 | 11-7 | 0 | 396.09 | A |  | 1645 | 2 | 0.37 | 1578 | 1.68 | 66 | 21 | 465 | 7:45 | 18 | 18 | 0 | 0 |  | 0 | 10 |  | N2 | 2019-12-11 10:59 | 2019-12-11 11:17 | 19 | 2019-12-11 10:36 | 41 |  |  |  |  | Y | [5 empty] | N |  |  |  | 4.69 | 0.2 | [23 empty] | 0.32 | 0 | A | [9 empty] | 835 | 778 | 0 | 1235 | 0 | 0 | 0 | 619 | 0 | 0 | 0 | 0 | 0 | 0 |  |  | 5
2019-12-11 | A56019 | 1 | 중탄소 | P-DCK45M2 | 연주종료 | Al 탈산 | T | 5 | 26 | 52300 | 88.4 | B | B | B |  | 1 | 1 |  | 1530 | 1566 | 6100 |  |  | 6100 | 62.55 | 36 | 97524 | 1609 |  | Y | 48 | 40 | [7 empty] | 이호남 | 2 |  | N | Y |  |  |  | 104.8 | 13-4 | 222.24 | 0 | A |  | 1609 | 3 | 0.23 | 1574 | 0.9 | 83 | 50 | 244 | 4:04 | 25 | 25 | 77 | 0 |  | 0 |  |  | AR | 2019-12-11 10:25 |  | 21 | 2019-12-11 10:23 | 23 |  |  |  |  | Y |  |  |  | Y | [5 empty] | 215.66 | 0 | [23 empty] | 2.07 | 0 | A |  |  | 11.265 | 22.382 | 55.807 | 0.191 | 4.954 | 2.493 | 1674.94 | 128 | 0 | 772 | 30 | 0 | 0 | 0 | 718 | 0 | 548 | 0 | 0 | 0 | 17 |  |  |  | 0.1245
2019-12-11 | B55993 | 2 | 중탄소 | SM48CH |  | Si 탈산 | B | 19 | 38 | 51900 | 102.57 | B | B |  | B | 1 |  | 1 | 1540 | 1576 | 5000 |  |  | 5000 | 59.09 | 10 | 84610 | 1636 |  | Y | 49 | 25 | [7 empty] | 최남길 | 2 |  |  |  |  | Y |  | 95.8 | 12-2 | 2.73 | 114.92 | A |  | 1616 | 1 | 0.08 | 1563 | 1.25 | 72 | 36 | 190 | 3:10 | 16 | 16 | 0 | 0 |  | 0 | 0 |  | N2 | 2019-12-11 10:44 | 2019-12-11 10:51 | 7 | 2019-12-11 10:27 | 25 |  |  |  |  | Y | [8 empty] | 5 | 0 | 19.94 | [23 empty] | 0.36 | 0.36 | A | [9 empty] | 0 | 0 | 0 | 0 | 0 | 0 | 0 | 917 | 0 | 0 | 0 | 0 | 0 | 5 |  |  | 5
2019-12-11 | A56020 | 1 | 중탄소 | P-DCK45M2 | TUNDISH교체전 | Al 탈산 | T | 38 | 13 | 53800 | 90.35 | B | B | B |  | 1 | 1 |  | 1530 | 1585 | 5100 |  |  | 5100 | 57.05 | 33 | 89397 | 1609 |  | Y | 44 | 32 | [7 empty] | 이호남 | 2 |  |  | Y |  |  |  | 102.7 | 13-5 | 175.9 | 0 | A |  | 1609 | 3 | 0.23 | 1563 | 1.05 | 72 | 47 | 243 | 4:03 | 25 | 25 | 78 | 0 |  | 0 |  |  | AR | 2019-12-11 11:34 |  | 32 | 2019-12-11 11:31 | 34 |  |  |  |  | Y |  |  |  | Y | [5 empty] | 250.32 | 0 | [23 empty] | 3.2 | 0 | A |  |  | 10.769 | 22.475 | 56.607 | 0.184 | 5.256 | 2.518 | 1801.7 | 143 | 0 | 763 | 40 | 0 | 0 | 0 | 694 | 0 | 596 | 0 | 0 | 0 | 14 |  |  |  | 0.1128
2019-12-11 | C53577 | 3 | 저탄소 | 16MNCRS5H |  | Si 탈산 | B | 32 | 69 | 48600 | 107.37 | B | B | B |  | 1 |  | 1 | 1550 | 1562 | 9200 |  |  | 9200 | 90.21 | 18 | 101988 | 1642 |  | Y | 60 | 46 | 잔강 7톤 합탕으로 Si 150kg투입 |  | C53574 | 07 |  |  |  | 박재승 | 3 |  | N | Y |  | Y |  | 104.9 | 12-5 | 0 | 423.4 | A |  | 1650 | 2 | 0.4 | 1580 | 2.19 | 68 | 25 | 512 | 8:32 | 18 | 18 | 0 | 0 |  | 0 | 10 |  | N2 | 2019-12-11 11:59 | 2019-12-11 12:25 | 25 | 2019-12-11 11:44 | 41 |  |  |  |  | Y | [5 empty] | N |  |  |  | 5.18 | 0 | [23 empty] | 0.32 | 0 | A | [9 empty] | 855 | 833 | 0 | 1113 | 0 | 0 | 0 | 903 | 0 | 0 | 0 | 0 | 0 | 0 |  |  | 5
2019-12-11 | B55994 | 2 | 중탄소 | SM48CH |  | Si 탈산 | B | 22 | 58 | 50200 | 95.32 | B | B |  | B | 1 |  | 1 | 1540 | 1575 | 5800 |  |  | 5800 | 68.55 | 10 | 84610 | 1616 |  | Y | 49 | 31 | [7 empty] | 최남길 | 2 |  |  |  |  | Y |  | 97.5 | 11-10 | 0.27 | 166.47 | A |  | 1614 | 1 | 0.12 | 1558 | 1.49 | 67 | 36 | 227 | 3:47 | 16 | 17 | 0 | 0 | 200 | 0 | 0 |  | N2 | 2019-12-11 11:47 | 2019-12-11 11:58 | 11 | 2019-12-11 11:36 | 22 |  |  |  |  | Y | [8 empty] | 4.5 | 0 | 41.6 | [23 empty] | 0.33 | 0.33 | A | [9 empty] | 64 | 0 | 22 | 0 | 0 | 0 | 0 | 1220 | 0 | 0 | 0 | 0 | 0 | 25 |  |  | 4
2019-12-11 | A56021 | 1 | 중탄소 | SM48CH | TUNDISH교체전 | Si 탈산 | B | 15 | 31 | 52000 | 83.43 | B | B | B |  | 1 | 1 |  | 1530 | 1553 | 4900 |  |  | 4900 | 46.08 | 14 | 106340 | 1605 |  | Y | 41 | 28 | [7 empty] | 이호남 | 2 |  |  | Y |  |  |  | 103.6 | 13-2 | 2.4 | 257.52 | A |  | 1605 | 3 | 0.22 | 1566 | 1 | 75 | 33 | 243 | 4:03 | 16 | 16 | 79 | 0 |  | 0 |  |  | N2 | 2019-12-11 12:28 | 2019-12-11 12:58 | 29 | 2019-12-11 12:25 | 33 |  |  |  |  | Y |  |  |  | Y | [5 empty] | 0 | 285.9 | [23 empty] | 0.01 | 0 | A | [9 empty] | 72 | 0 | 815 | 32 | 0 | 0 | 0 | 297 | 0 | 297 | 0 | 0 | 0 | 11
2019-12-11 | B55995 | 2 | 저탄소 | 16MNCRS5H | 연주종료 | Si 탈산 | B | 29 | 32 | 52400 | 85.52 | B | B |  | B | 1 |  | 1 | 1555 | 1564 | 8000 |  |  | 8000 | 78.44 | 18 | 101988 | 1666 |  | Y | 48 | 39 | B55992.94 잔강 5톤 A56020.22줌 |  | A56018 | 04 |  |  |  | 최남길 | 2 | [6 empty] | 102.3 | 12-10 | 2.22 | 304.04 | A |  | 1640 | 1 | 0.09 | 1581 | 1.64 | 69 | 27 | 247 | 4:07 | 18 | 18 | 0 | 0 |  | 0 |  |  | N2 | 2019-12-11 12:48 | 2019-12-11 13:31 | 43 | 2019-12-11 12:46 | 45 |  |  |  |  | Y |  | Y | Y | [5 empty] | 4.2 | 16.92 | 0 | [25 empty] | A | [9 empty] | 493 | 908 | 0 | 1309 | 0 | 0 | 0 | 802 | 0 | 0 | 0 | 0 | 0 | 0 |  |  | 5
2019-12-11 | C53578 | 3 | 저탄소 | 18CRNIMO7HI |  | Al 탈산 | I | 30 | 32 | 53000 | 148.27 | B | B | C |  | 1 |  | 1 | 1560 | 1538 | 10000 |  |  | 10000 | 146.63 | 11 | 68200 | 1731 | 360 | INGOT | 69 | 51 | [7 empty] | 박재승 | [5 empty] | Y |  | 73.35 | 10-1 | 1.73 | 440.93 | A |  | 1729 | 2 | 0.35 | 1590 | 2.96 | 84 |  | 479 | 7:59 | 25 | 30 | 0 | 0 |  | 0 | 15 |  | N2 | 2019-12-11 14:03 |  | 22 | 2019-12-11 13:30 | [5 empty] | Y | [5 empty] | Y |  |  |  | 0 | 18.17 | [18 empty] | 1.3 |  |  |  |  | 0 | 0.01 | B | [9 empty] | 372 | 1316 | 0 | 106 | 0 | 0 | 0 | 1513 | 0 | 300 | 383 | 0 | 0 | 0
2019-12-11 | A56022 | 1 | 고탄소 | AE1055LS | TUNDISH교체 | Al 탈산 | B | 18 | 6 | 53800 | 88.15 | B | B | B |  | 1 | 1 |  | 1520 | 1560 | 5500 |  |  | 5500 | 65 | 10 | 84610 | 1622 |  | Y | 45 | 34 | [7 empty] | 이호남 | 2 |  |  | Y | [5 empty] | 0 | 167.45 | A |  | 1623 | 3 | 0.21 | 1576 | 1.09 | 92 | 37 | 290 | 4:50 | 25 | 25 | 80 | 0 |  | 0 |  |  | N2 | 2019-12-11 13:39 | 2019-12-11 14:22 | 45 | 2019-12-11 13:38 | 46 |  |  |  |  | Y |  |  |  | Y | [5 empty] | 0 | 299.05 | [19 empty] | 2.09 |  |  |  | 3.29 | 0 | A | [9 empty] | 27 | 0 | 885 | 0 | 0 | 0 | 0 | 498 | 0 | 479 | 0 | 0 | 0 | 4 |  |  |  |  | 1
2019-12-11 | B55996 | 2 | 저탄소 | SCM420C2 |  | Al 탈산 | I | 22 | 59 | 52200 | 155.87 | B | C |  | C | 2 |  | 1 | 1560 | 1657 | 12000 | 9800 |  | 21800 | 221.54 | 18 | 98400 | 1674 |  | INGOT | 101 | 4 | B55993 잔강6톤 받음 C% OVER B55997 40톤 합탕 작업함 래들교체 후 인코트 작업 | Y | A56019 | 04 |  |  |  | 최남길 | 2 |  |  |  |  | Y |  |  |  | 245.91 | 0 | A |  | 1657 | 1 | 0.12 | 1588 | 1.46 | 76 |  | 233 | 3:53 | 20 | 22 | 0 | 0 |  | 0 | 0 |  | N2 | 2019-12-11 16:40 |  | 20 | 2019-12-11 16:26 | [5 empty] | Y | [8 empty] | 4 | 35.64 | 0 | [18 empty] | 1 |  |  |  |  | 0.14 | 0.14 | A | [9 empty] | 576 | 1385 | 0 | 1422 | 0 | 137 | 0 | 1825 | 0 | 413 | 0 | 0 | 0 | 41
2019-12-11 | C53579 | 3 | 중탄소 | SCR440HF | 연주시작 | Al 탈산 | T | 31 | 24 | 51700 | 140.62 | B | C | C |  | 1 |  | 1 | 1535 | 1581 | 8100 |  |  | 8100 | 84.25 | 35 | 96145 | 1649 |  | Y | 69 | 63 | [7 empty] | 박재승 | 3 |  |  |  |  | Y |  | 97.2 | 12-7 | 202.35 | 0 | A |  | 1641 | 2 | 0.38 | 1585 | 1.6 | 90 | 41 | 386 | 6:26 | 10 | 10 | 0 | 0 |  | 0 | 38 |  | AR | 2019-12-11 15:19 |  | 20 | 2019-12-11 14:42 | 58 |  |  |  |  | Y | [5 empty] | N |  |  |  | 3.61 | 0 | [23 empty] | 0 | 0 | A | [9 empty] | 189 | 0 | 0 | 31 | 0 | 0 | 0 | 405 | 0 | 300 | 0 | 0 | 0 | 0 |  |  | 9 |  | 1
2019-12-11 | A56023 | 1 | 고탄소 | AE1055LS |  | Al 탈산 | B | 5 | 27 | 52100 | 94.92 | B | C | C |  | 1 | 1 |  | 1520 | 1572 | 5300 |  |  | 5300 | 62.64 | 10 | 84610 | 1580 | 368 | Y | 55 | 33 | [7 empty] | 이호남 | 2 |  | N |  |  | Y |  |  |  | 0 | 226.24 | A |  | 1580 | 3 | 0.18 | 1549 | 0.78 | 65 | 33 | 289 | 4:49 | 25 | 25 | 81 | 0 |  | 0 |  |  | N2 | 2019-12-11 15:01 | 2019-12-11 15:22 | 20 | 2019-12-11 15:01 | 21 |  |  |  |  | Y |  |  |  | Y | [5 empty] | 0 | 257 | [23 empty] | 13.87 | 0 | A | [9 empty] | 0 | 0 | 870 | 18 | 0 | 0 | 0 | 899 | 0 | 668 | 0 | 0 | 0 | 14
2019-12-11 | B55997 | 2 | 중탄소 | SCR440HF | 연주종료 | Al 탈산 | T | 19 | 39 | 51900 | 112.85 | B | C | C |  | 2 |  | 1 | 1540 | 1546 | 7200 | 0 |  | 7200 | 77.09 | 34 | 93398 | 1605 |  | Y | 68 | 39 | B55996 카본 오버로 반탕작업 | Y | [5 empty] | 최남길 | 2 |  |  |  |  | Y |  | 96.9 | 12-3 | 317.63 | 0 | A |  | 1608 | 2 | 0.36 | 1566 | 1.17 | 71 | 38 | 408 | 6:48 | 10 | 11 | 0 | 0 |  | 0 | 9 |  | AR | 2019-12-11 16:22 |  | 22 | 2019-12-11 16:13 | 31 |  |  |  |  | Y | [5 empty] | Y |  |  |  | 2.98 | 0 | [23 empty] | 0 | 0 | A | [9 empty] | 570 | 0 | 0 | 0 | 0 | 152 | 0 | 1158 | 0 | 336 | 301 | 0 | 0 | 30 |  |  | 5
2019-12-11 | C53580 | 3 | 저탄소 | SMN422M | 연주시작,연주종료 | Al 탈산 | B | 20 | 81 | 50100 | 125.83 | C | C |  | C | 1 |  | 1 | 1550 | 1527 | 10000 |  |  | 10000 | 213.68 | 6 | 46799 | 1657 |  | Y | 69 | 52 | [7 empty] | 추창도 | 2 |  |  |  |  | Y |  | 92.9 | 11-2 | 381.77 | 42.04 | A |  | 1664 | 1 | 0.06 | 1588 | 1.74 | 80 | 33 | 237 | 3:57 | 15 | 20 | 0 | 0 |  | 0 | 0 |  | N2 | 2019-12-11 17:53 | 2019-12-11 18:06 | 13 | 2019-12-11 17:34 | 32 |  |  |  |  | Y |  | Y | Y | [5 empty] | 5 | 0.31 | 15.24 | [19 empty] | 2.58 | 1.7 |  |  | 0.13 | 0.13 | A | [9 empty] | 0 | 0 | 836 | 406 | 0 | 162 | 0 | 394 | 0 | 300 | 0 | 0 | 0 | 10 |  |  | 9
2019-12-11 | A56024 | 1 | 고탄소 | AE1055LS |  | Al 탈산 | B | 38 | 14 | 55000 | 87.05 | C | C | C |  | 1 | 1 |  | 1520 | 1551 | 5300 |  |  | 5300 | 52.2 | 12 | 101532 | 1600 |  | Y | 43 | 34 | [7 empty] | 박안희 | 2 | [6 empty] | 98.4 | 12-10 | 0 | 245.66 | A |  | 1600 | 3 | 0.19 | 1550 | 1.14 | 66 | 34 | 258 | 4:18 | 25 | 25 | 82 | 0 |  | 0 |  |  | N2 | 2019-12-11 16:07 | 2019-12-11 16:24 | 18 | 2019-12-11 16:06 | 18 |  |  |  |  | Y |  |  |  | Y | [5 empty] | 0 | 305.57 | [23 empty] | 16.43 | 0 | A | [9 empty] | 0 | 0 | 765 | 0 | 0 | 0 | 0 | 1294 | 0 | 890 | 0 | 0 | 0 | 7
2019-12-11 | A56025 | 1 | 고탄소 | AE1055LS |  | Al 탈산 | B | 15 | 32 | 51900 | 77.63 | C | C | C |  | 1 | 1 |  | 1520 | 1549 | 4500 |  |  | 4500 | 53.19 | 10 | 84610 | 1592 |  | Y | 42 | 27 | [7 empty] | 박안희 | 2 |  | Y |  |  |  |  | 101.05 | 12-9 | 0.06 | 75.58 | A |  | 1592 | 3 | 0.19 | 1550 | 1.24 | 66 | 30 | 251 | 4:11 | 25 | 25 | 83 | 0 |  | 0 |  |  | N2 | 2019-12-11 17:03 | 2019-12-11 17:23 | 20 | 2019-12-11 17:01 | 22 |  |  |  |  | Y |  |  |  | Y | [5 empty] | 0 | 235.95 | [23 empty] | 0.01 | 0 | B | [9 empty] | 0 | 0 | 737 | 0 | 0 | 0 | 0 | 517 | 0 | 450 | 0 | 0 | 0 | 0
2019-12-11 | C53581 | 3 | 중탄소 | SCR440HF | TUNDISH교체전 | Al 탈산 | T | 32 | 70 | 48450 | 80.67 | C | C | C |  | 1 |  | 1 | 1535 | 1537 | 7000 |  |  | 7000 | 70.78 | 36 | 98892 | 1757 | 370 | Y | 45 | 40 | [8 empty] | 2 |  |  |  |  | Y |  | 100.8 | 12-1 | 261.63 | 0 | A |  | 1610 | 2 | 0.38 | 1563 | 1.88 | 68 | 26 | 294 | 4:54 | 10 | 10 | 0 | 0 |  | 0 | 11 |  | AR | 2019-12-11 17:16 |  | 36 | 2019-12-11 17:05 | 47 |  |  |  |  | Y | [5 empty] | Y |  |  |  | 3.47 | 0 | [23 empty] | 0 | 0 | A | [9 empty] | 1427 | 0 | 282 | 0 | 0 | 0 | 0 | 498 | 0 | 200 | 0 | 0 | 0 | 10 |  |  | 5
2019-12-11 | A56026 | 1 | 고탄소 | AE1055LS |  | Al 탈산 | B | 18 | 7 | 54000 | 77.07 | C | C | C |  | 1 | 1 |  | 1520 | 1568 | 4200 |  |  | 4200 | 41.37 | 12 | 101532 | 1595 |  | Y | 42 | 29 | [7 empty] | 박안희 | 2 |  | Y |  |  |  |  | 101.65 | 13-6 | 0.02 | 162.77 | A |  | 1595 | 3 | 0.21 | 1547 | 1.37 | 63 | 31 | 251 | 4:11 | 25 | 25 | 84 | 0 |  | 0 |  |  | N2 | 2019-12-11 18:06 | 2019-12-11 18:26 | 20 | 2019-12-11 18:06 | 20 |  |  |  |  | Y |  |  |  | Y | [5 empty] | 0 | 262.52 | [23 empty] | 3.68 | 0 | A | [9 empty] | 0 | 0 | 772 | 44 | 0 | 0 | 0 | 704 | 0 | 556 | 0 | 0 | 0 | 40
2019-12-11 | B55998 | 2 | 중탄소 | AE15B36C2 | 연주시작 | Si 탈산 | B | 19 | 40 | 50400 | 175.13 | C | A |  | A | 2 |  | 3 | 1540 | 1524 | 12500 | 6900 |  | 19400 | 214.6 | 16 | 90400 | 1666 | 357 | Y | 108 | 77 | 연주 몰드EMS 이상으로 래들교체(19번) 후 재작업 | Y | [5 empty] | 고승만 | 2 |  |  |  |  | Y |  | 89.9 | 11-6 | 158.57 | 40.28 | A |  | 1688 | 1 | 0.09 | 1605 | 1.85 | 107 | 46 | 210 | 3:30 | 15 | 21 | 0 | 0 |  | 0 | 0 |  | AR | 2019-12-11 23:08 | 2019-12-11 23:40 | 31 | 2019-12-11 22:51 | 49 |  |  |  |  | N | 미투입강종 | Y | Y | [5 empty] | 6 | 13.4 | 0 | [19 empty] | 2.02 |  |  |  | 0.36 | 0.36 | B | [9 empty] | 79 | 0 | 723 | 50 | 0 | 0 | 0 | 2054 | 0 | 571 | 0 | 0 | 0 | 18 |  |  | 7 |  | 1
2019-12-11 | A56027 | 1 | 고탄소 | AE1055LS |  | Al 탈산 | B | 5 | 28 | 52900 | 81.78 | C | C | C |  | 1 | 1 |  | 1520 | 1541 | 5400 |  |  | 5400 | 53.19 | 12 | 101532 | 1586 |  | N | 44 | 33 | [7 empty] | 박안희 | 2 |  | Y |  |  |  |  | 105.4 | 13-5 | 0 | 260.57 | A |  | 1586 | 3 | 0.21 | 1542 | 1.19 | 58 | 28 | 279 | 4:39 | 25 | 25 | 85 | 0 |  | 0 |  |  | N2 | 2019-12-11 19:16 | 2019-12-11 19:30 | 14 | 2019-12-11 19:15 | 15 |  |  |  |  | Y |  |  |  | Y | [5 empty] | 0 | 259.44 | [23 empty] | 8.63 | 0 | A | [9 empty] | 24 | 0 | 852 | 14 | 0 | 0 | 0 | 873 | 0 | 550 | 0 | 0 | 0 | 34
2019-12-11 | B55999 | 2 | 중탄소 | AE15B36C2 |  | Si 탈산 | B | 16 | 55 | 52800 | 128.77 | C | A |  | A | 2 |  | 1 | 1540 | 1706 | 7800 | 8000 |  | 15800 | 174.78 | 16 | 90400 | 1624 |  | Y | 71 | 39 |  | Y | B55996 | 03 |  |  |  | 고승만 | 2 |  |  |  |  | Y |  | 87.8 | 11-1 | 252.41 | 0 | A |  | 1629 | 1 | 0.09 | 1568 | 0 | 70 | 28 | 196 | 3:16 | 15 | 16 | 0 | 0 | 25 | 0 | 0 |  | AR | 2019-12-12 00:10 | 2019-12-12 00:33 | 23 | 2019-12-11 23:46 | 47 |  |  |  |  | N | 미투입강종 | Y | Y | [5 empty] | 6 | 8.33 | 0 | [23 empty] | 0.26 | 0.26 | A | [9 empty] | 227 | 0 | 664 | 0 | 0 | 0 | 0 | 765 | 0 | 408 | 0 | 0 | 0 | 51 |  |  | 7
2019-12-11 | A56028 | 1 | 고탄소 | AE1055LS |  | Al 탈산 | B | 38 | 15 | 54200 | 77.1 | C | C | C |  | 1 | 1 |  | 1520 | 1550 | 4300 |  |  | 4300 | 50.82 | 10 | 84610 | 1590 |  | Y | 42 | 27 | [7 empty] | 박안희 | 2 |  | Y | [6 empty] | 0 | 90.3 | A |  | 1590 | 3 | 0.22 | 1546 | 1.33 | 62 | 28 | 284 | 4:44 | 25 | 25 | 86 | 0 |  | 0 |  |  | N2 | 2019-12-11 20:12 | 2019-12-11 20:33 | 21 | 2019-12-11 20:10 | 23 |  |  |  |  | Y |  |  |  | Y | [5 empty] | 0 | 224.05 | [23 empty] | 9.68 | 0 | A | [9 empty] | 41 | 0 | 808 | 16 | 0 | 0 | 0 | 550 | 0 | 520 | 0 | 0 | 0 | 22
2019-12-11 | B56000 | 2 | 고탄소 | AE1055LS |  | Al 탈산 | B | 22 | 60 | 51600 | 92.42 | C | C | C |  | 1 | 1 |  | 1530 | 1534 | 6100 |  |  | 6100 | 60.08 | 12 | 101532 | 1615 |  | N | 51 | 37 | [7 empty] | 고승만 | 2 |  |  |  |  | Y |  | 103.65 | 12-6 | 0 | 236.95 | A |  | 1596 | 3 | 0.23 | 1547 | 1.17 | 63 | 28 | 282 | 4:42 | 25 | 25 | 87 | 0 |  | 0 |  |  | N2 | 2019-12-11 20:54 | 2019-12-11 21:32 | 38 | 2019-12-11 20:54 | 38 |  |  |  |  | Y |  |  |  | Y | [5 empty] | 0 | 289.47 | [23 empty] | 10.95 | 0 | A | [9 empty] | 0 | 17 | 916 | 43 | 0 | 139 | 0 | 1055 | 0 | 206 | 0 | 0 | 0 | 68
2019-12-11 | A56029 | 1 | 고탄소 | AE1055LS |  | Al 탈산 | B | 15 | 33 | 51800 | 110.55 | C | C | C |  | 1 | 1 |  | 1520 | 1544 | 6700 |  |  | 6700 | 65.99 | 12 | 101532 | 1592 |  | Y | 66 | 62 | A56028잔강처리 | [6 empty] | 박안희 | 2 |  | Y | Y | [5 empty] | 0.07 | 121.72 | A |  | 1592 | 3 | 0.21 | 1570 | 0.5 | 86 | 39 | 292 | 4:52 | 25 | 25 | 88 | 0 |  | 0 |  |  | N2 | 2019-12-11 21:46 | 2019-12-11 22:34 | 48 | 2019-12-11 21:45 | 49 |  |  |  |  | Y |  |  |  | Y | [5 empty] | 0 | 288.4 | [23 empty] | 20.83 | 0 | A | [9 empty] | 38 | 0 | 778 | 0 | 0 | 0 | 0 | 519 | 0 | 448 | 0 | 0 | 0 | 17
2019-12-11 | C53582 | 3 | 저탄소 | 16MNCRS5H | 연주시작 | Si 탈산 | T | 20 | 82 | 49600 | 130.53 | C | C | A |  | 1 |  | 1 | 1550 | 1582 | 10700 |  |  | 10700 | 116.93 | 33 | 91509 | 1689 |  | Y | 63 | 60 | [8 empty] | 2 |  |  |  |  | Y |  | 100.3 | 11-8 | 0 | 525.51 | A |  | 1675 | 2 | 0.41 | 1598 | 1.79 | 86 | 37 | 640 | 10:40 | 13 | 14 | 0 | 0 |  | 0 | 25 |  | N2 | 2019-12-11 22:19 |  | 14 | 2019-12-11 21:54 | 39 |  |  |  |  | Y | [5 empty] | N |  |  | 5 | 4.18 | 0 | [23 empty] | 5.82 | 0 | B | [9 empty] | 875 | 854 | 28 | 977 | 0 | 0 | 0 | 1151 | 0 | 0 | 0 | 0 | 0 | 0 |  |  | 12 |  | 1
2019-12-11 | A56030 | 1 | 고탄소 | AE1055LS |  | Al 탈산 | B | 18 | 8 | 53800 | 89.63 | C | A | A |  | 1 | 1 |  | 1520 | 1566 | 5200 |  |  | 5200 | 51.22 | 12 | 101532 | 1596 |  | Y | 41 | 33 | [7 empty] | 박안희 | 2 |  |  | Y |  |  |  | 105.65 | 13-10 | 0 | 195.38 | A |  | 1596 | 3 | 0.2 | 1549 | 0.96 | 65 | 27 | 269 | 4:29 | 25 | 25 | 89 | 0 |  | 0 |  |  | N2 | 2019-12-11 22:55 | 2019-12-11 23:33 | 38 | 2019-12-11 22:55 | 38 |  |  |  |  | Y |  |  |  | Y | [5 empty] | 0 | 293.67 | [23 empty] | 23.92 | 0 | A | [9 empty] | 51 | 0 | 888 | 18 | 0 | 0 | 0 | 928 | 0 | 667 | 0 | 0 | 0 | 69
2019-12-11 | C53583 | 3 | 저탄소 | 16MNCRS5H | 연주종료 | Si 탈산 | T | 32 | 71 | 48450 | 113.9 | C | A | A |  | 1 |  | 1 | 1550 | 1550 | 9700 |  |  | 9700 | 97.17 | 36 | 99828 | 1670 |  | Y | 58 | 55 | [8 empty] | 2 | [6 empty] | 99.75 | 11-10 | 118.28 | 264.29 | A |  | 1656 | 2 | 0.41 | 1580 | 1.81 | 68 | 40 | 433 | 7:13 | 13 | 18 | 0 | 0 |  | 0 | 14 |  | N2 | 2019-12-11 23:27 |  | 10 | 2019-12-11 23:13 | 24 |  |  |  |  | Y | [5 empty] | N |  |  | 5 | 5.13 | 0 | [23 empty] | 0 | 0 | A | [9 empty] | 300 | 1297 | 52 | 1532 | 0 | 0 | 0 | 549 | 0 | 0 | 0 | 0 | 0 | 0 |  |  | 19
2019-12-11 | A56031 | 1 | 고탄소 | AE1055LS |  | Al 탈산 | B | 5 | 29 | 52000 | 107.35 | A | A | A |  | 1 | 1 |  | 1520 | 1568 | 6100 |  |  | 6100 | 60.08 | 12 | 101532 | 1587 |  | Y | 43 | 35 | [7 empty] | 박안희 | 2 |  |  | Y |  |  |  | 107.15 | 13-6 | 0.33 | 18.04 | A |  | 1587 | 3 | 0.19 | 1547 | 0.62 | 63 | 26 | 247 | 4:07 | 25 | 25 | 90 | 0 |  | 0 |  |  | N2 | 2019-12-12 00:15 | 2019-12-12 00:36 | 20 | 2019-12-12 00:15 | 20 |  |  |  |  | Y |  |  |  | Y | [5 empty] | 0 | 420.33 | [23 empty] | 26.96 | 0 | A | [9 empty] | 35 | 0 | 931 | 0 | 0 | 0 | 0 | 843 | 0 | 794 | 117 | 0 | 0 | 76
2019-12-11 | C53584 | 3 | 저탄소 | 16MNCRS5H | 연주종료 | Si 탈산 | T | 31 | 25 | 51600 | 98.03 | A | A | A |  | 1 |  | 1 | 1550 | 1608 | 8000 |  |  | 8000 | 80.14 | 36 | 99828 | 1661 |  | Y | 57 | 44 | [7 empty] | 정종훈 | 2 |  |  |  |  | Y |  | 102.55 | 13-2 | 134.77 | 189.52 | A |  | 1645 | 2 | 0.41 | 1582 | 2.17 | 70 | 30 | 363 | 6:03 | 13 | 14 | 0 | 0 |  | 0 | 12 |  | N2 | 2019-12-12 00:27 |  | -48 | 2019-12-12 00:15 | -36 |  |  |  |  | Y | [5 empty] | N |  |  | 4.5 | 6.01 | 0 | [23 empty] | 0 | 0 | A | [9 empty] | 913 | 700 | 93 | 1450 | 0 | 0 | 0 | 822 | 0 | 0 | 0 | 0 | 0 | 7 |  |  | 7
2019-12-11 | B56001 | 2 | 중탄소 | AE15B36C2 |  | Si 탈산 | B | 29 | 34 | 52950 | 109.98 | A | A |  | A | 1 |  | 1 | 1540 | 1564 | 6100 |  |  | 6100 | 65.14 | 16 | 93648 | 1644 |  | Y | 38 | 35 | [7 empty] | 임현진 | 2 |  |  |  |  | Y |  | 91.05 | 11-8 | 103.95 | 0 | A |  | 1637 | 1 | 0.08 | 1557 | 1.88 | 59 | 20 | 198 | 3:18 | 15 | 15 | 0 | 0 |  | 0 | 0 |  | AR | 2019-12-12 01:21 | 2019-12-12 01:39 | 17 | 2019-12-12 00:41 | 58 |  |  |  |  | N | 미투입강종 | Y | Y | [5 empty] | 5.5 | 9.26 | 0 | [23 empty] | 0.58 | 0.58 | A | [9 empty] | 286 | 0 | 702 | 0 | 0 | 0 | 0 | 553 | 0 | 205 | 0 | 0 | 0 | 40 |  |  | 7
2019-12-11 | A56032 | 1 | 고탄소 | AE1055LS |  | Al 탈산 | B | 38 | 16 | 54100 | 82.47 | A | A | A |  | 1 | 1 |  | 1520 | 1548 | 6100 |  |  | 6100 | 72.1 | 10 | 84610 | 1607 |  | Y | 42 | 37 |  |  | A56029 |  |  |  |  | 박안희 | 2 |  |  | Y |  |  |  | 102.25 | 13-4 | 30.43 | 140.66 | A |  | 1607 | 3 | 0.21 | 1555 | 1.3 | 71 | 28 | 258 | 4:18 | 25 | 25 | 91 | 0 |  | 0 |  |  | N2 | 2019-12-12 00:58 | 2019-12-12 01:43 | 45 | 2019-12-12 00:58 | 45 | [14 empty] | 0 | 247.78 | [23 empty] | 29.92 | 0 | A | [9 empty] | 0 | 0 | 729 | 14 | 0 | 0 | 0 | 894 | 0 | 788 | 146 | 0 | 0 | 43
2019-12-11 | C53585 | 3 | 저탄소 | 16MNCRS5H | 연주종료 | Si 탈산 | T | 30 | 33 | 52500 | 98.57 | A | A | A |  | 1 |  | 1 | 1550 | 1532 | 9890 |  |  | 9890 | 108.08 | 33 | 91509 | 1647 |  | Y | 64 | 48 |  |  | C53582 | 05 |  |  |  | 도주용 | 2 |  |  | Y |  | Y |  | 100.35 | 12-8 | 139.7 | 207.57 | A |  | 1644 | 2 | 0.4 | 1573 | 2.84 | 61 | 19 | 344 | 5:44 | 13 | 14 | 0 | 0 |  | 0 | 10 |  | N2 | 2019-12-12 01:45 |  | 16 | 2019-12-12 01:34 | 26 |  |  |  |  | Y | [5 empty] | N |  |  | 5 | 8.33 | 0 | [23 empty] | 0.01 | 0 | A |  |  | 23.432 | 12.473 | 51.841 | 0.343 | 2.212 | 4.156 | 1918.44 | 68 | 1359 | 122 | 1369 | 0 | 0 | 0 | 604 | 0 | 0 | 0 | 0 | 0 | 10 |  |  | 12
2019-12-11 | A56033 | 1 | 고탄소 | AE1055LS |  | Al 탈산 | B | 15 | 34 | 51300 | 88.32 | A | A | A |  | 1 | 1 |  | 1520 | 1537 | 6000 |  |  | 6000 | 59.09 | 12 | 101532 | 1590 |  | Y | 41 | 39 |  |  | A56030 |  |  |  |  | 조관훈 |  |  |  | Y |  |  |  | 109.65 | 13-8 | 0 | 328.85 | A |  | 1590 | 3 | 0.2 | 1551 | 0.83 | 67 | 29 | 253 | 4:13 | 25 | 25 | 92 | 0 |  | 0 |  |  | N2 | 2019-12-12 02:05 | 2019-12-12 02:43 | 38 | 2019-12-12 02:05 | 38 |  |  |  |  | Y |  |  |  | Y | [5 empty] | 0 | 303.89 | [23 empty] | 33.26 | 0 | A | [9 empty] | 0 | 0 | 810 | 23 | 0 | 0 | 0 | 996 | 0 | 743 | 148 | 0 | 0 | 60
2019-12-11 | B56002 | 2 | 중탄소 | AE15B36C2 |  | Si 탈산 | B | 22 | 61 | 50900 | 95.63 | A | A |  | A | 1 |  | 1 | 1540 | 1584 | 6500 |  |  | 6500 | 61.7 | 18 | 105354 | 1626 |  | Y | 40 | 34 | [7 empty] | 임현진 | 2 |  |  |  |  | Y |  | 101.4 | 12-3 | 213.51 | 0 | A |  | 1621 | 1 | 0.08 | 1559 | 0 | 61 | 20 | 223 | 3:43 | 15 | 15 | 0 | 0 |  | 0 | 0 |  | AR | 2019-12-12 02:17 | 2019-12-12 02:40 | 23 | 2019-12-12 01:53 | 46 |  |  |  |  | N | 미투입강종 | Y | Y | [5 empty] | 4.2 | 8.78 | 0 | [23 empty] | 0.64 | 0.64 | B | [9 empty] | 227 | 0 | 900 | 130 | 0 | 0 | 0 | 1154 | 0 | 410 | 0 | 0 | 0 | 11 |  |  | 7
2019-12-11 | C53586 | 3 | 저탄소 | 16MNCRS5H | 연주종료 | Si 탈산 | T | 20 | 83 | 49100 | 91.97 | A | A | A |  | 1 |  | 1 | 1550 | 1591 | 7000 |  |  | 7000 | 76.5 | 33 | 91509 | 1648 | 362 | Y | 54 | 35 |  |  | C53583 | 05 |  |  |  | 정종훈 | 2 |  |  |  |  | Y |  | 95.65 | 11-4 | 107.08 | 185.64 | A |  | 1654 | 2 | 0.4 | 1582 | 2.67 | 70 | 34 | 394 | 6:34 | 13 | 15 | 0 | 0 |  | 0 | 12 |  | N2 | 2019-12-12 02:47 |  | 18 | 2019-12-12 02:35 | 30 |  |  |  |  | Y | [5 empty] | N |  |  | 5 | 5.8 | 0 | [23 empty] | 0 | 0 | A |  |  | 26.568 | 9.77 | 51.097 | 0.29 | 1.923 | 5.229 | 1941.16 | 736 | 773 | 187 | 1227 | 0 | 0 | 0 | 621 | 0 | 0 | 0 | 0 | 0 | 5 |  |  | 6
2019-12-11 | B56003 | 2 | 중탄소 | AE15B36C2 |  | Si 탈산 | B | 19 | 41 | 51500 | 88.62 | A | A |  | A | 1 |  | 1 | 1540 | 1585 | 5600 |  |  | 5600 | 62.36 | 16 | 89808 | 1644 |  | Y | 39 | 28 | [7 empty] | 임현진 | 2 |  |  |  |  | Y |  | 0 | 10-1 | 218.52 | 0 | A |  | 1629 | 1 | 0.09 | 1563 | 1.76 | 65 | 24 | 192 | 3:12 | 15 | 16 | 0 | 0 |  | 0 | 0 |  | AR | 2019-12-12 03:17 | 2019-12-12 03:46 | 29 | 2019-12-12 02:56 | 51 |  |  |  |  | N | 미투입강종 | Y | Y | [5 empty] | 5 | 8.05 | 0 | [23 empty] | 0.62 | 0.62 | A | [9 empty] | 224 | 0 | 714 | 0 | 0 | 0 | 0 | 656 | 0 | 104 | 0 | 0 | 0 | 33 |  |  | 7
2019-12-11 | A56034 | 1 | 고탄소 | AE1055LS |  | Al 탈산 | B | 18 | 9 | 54000 | 77.1 | A | A | A |  | 1 | 1 |  | 1520 | 1561 | 5500 |  |  | 5500 | 54.17 | 12 | 101532 | 1598 |  | Y | 42 | 32 |  |  | A56031 |  |  |  |  | 조관훈 | 2 |  |  | Y |  |  |  | 103.6 | 13-7 | 0 | 210 | A |  | 1598 | 3 | 0.2 | 1561 | 1.06 | 77 | 32 | 259 | 4:19 | 25 | 25 | 93 | 0 |  | 0 |  |  | N2 | 2019-12-12 03:07 | 2019-12-12 03:47 | 40 | 2019-12-12 03:07 | 41 | [8 empty] | Y | [5 empty] | 0 | 209.36 | [23 empty] | 34.42 | 0 | B | [9 empty] | 0 | 0 | 757 | 22 | 0 | 0 | 0 | 1192 | 0 | 642 | 145 | 0 | 0 | 24
2019-12-11 | C53587 | 3 | 저탄소 | 16MNCRS5H | 연주종료 | Si 탈산 | T | 32 | 72 | 48550 | 99.37 | A | A | A |  | 1 |  | 1 | 1550 | 1602 | 7200 |  |  | 7200 | 72.12 | 36 | 99828 | 1643 |  | Y | 47 | 41 |  |  | C53584 | 05 |  |  |  | 도주용 | 2 |  |  |  |  | Y |  | 105.65 | 12-5 | 129.59 | 182.49 | A |  | 1647 | 2 | 0.4 | 1584 | 1.7 | 72 | 35 | 393 | 6:33 | 13 | 13 | 0 | 0 |  | 0 |  |  | N2 | 2019-12-12 03:58 |  | 8 | 2019-12-12 03:42 | 23 |  |  |  |  | Y | [5 empty] | N |  |  | 4 | 9.31 | 0 | [23 empty] | 0 | 0 | A | [9 empty] | 407 | 1217 | 205 | 1337 | 0 | 0 | 0 | 791 | 0 | 0 | 0 | 0 | 0 | 18 |  |  | 6
2019-12-11 | B56004 | 2 | 중탄소 | AE15B36C2 |  | Si 탈산 | B | 16 | 56 | 51350 | 91.08 | A | A |  | A | 1 |  | 1 | 1540 | 1607 | 5200 |  |  | 5200 | 36.06 | 24 | 144198 | 1645 | 347 | Y | 35 | 31 | [7 empty] | 임현진 | 2 |  |  |  |  | Y |  | 100.05 | 12-3 | 181.72 | 0 | A |  | 1630 | 1 | 0.09 | 1566 | 1.7 | 68 | 23 | 211 | 3:31 | 15 | 16 | 0 | 0 |  | 0 | 0 |  | AR | 2019-12-12 04:17 | 2019-12-12 04:51 | 34 | 2019-12-12 03:54 | 57 |  |  |  |  | N | 미투입강종 | Y | Y | [5 empty] | 5 | 8.45 | 0 | [23 empty] | 0.27 | 0.27 | B | [9 empty] | 128 | 0 | 962 | 0 | 0 | 0 | 0 | 907 | 0 | 202 | 0 | 0 | 0 | 0 |  |  | 7
2019-12-11 | A56035 | 1 | 고탄소 | AE1055LS |  | Al 탈산 | B | 5 | 30 | 52800 | 86.98 | A | A | A |  | 1 | 1 |  | 1520 | 1588 | 4200 |  |  | 4200 | 42.17 | 12 | 99600 | 1597 |  | Y | 48 | 28 | [15 empty] | 103.65 | 13-2 | 5.3 | 84.56 | A |  | 1597 | 3 | 0.31 | 1558 | 0.98 | 74 | 31 | 289 | 4:49 | 25 | 25 | 94 | 0 |  | 0 |  |  | N2 | 2019-12-12 04:18 | 2019-12-12 04:48 | 30 | 2019-12-12 04:19 | 29 |  |  |  |  | Y | [9 empty] | 0 | 241.79 | [20 empty] | 1.51 |  |  | 0 | 0 | A | [9 empty] | 45 | 0 | 854 | 29 | 0 | 0 | 0 | 848 | 0 | 495 | 97 | 0 | 0 | 14
2019-12-11 | C53588 | 3 | 저탄소 | 16MNCRS5H | 연주종료 | Si 탈산 | T | 31 | 26 | 52400 | 99.4 | A | A | A |  | 1 |  | 1 | 1550 | 1554 | 8300 |  |  | 8300 | 83.14 | 36 | 99828 | 1637 |  | Y | 59 | 41 |  |  | C53585 | 05 |  |  |  | 정종훈 | 2 |  |  | Y |  | Y |  | 103.1 | 13-3 | 109.63 | 171.32 | A |  | 1642 | 2 | 0.41 | 1578 | 2.21 | 66 | 35 | 381 | 6:21 | 13 | 14 | 0 | 0 |  | 0 | 12 |  | N2 | 2019-12-12 05:08 |  | 12 | 2019-12-12 04:56 | 24 |  |  |  |  | Y | [5 empty] | N |  |  | 4 | 8.44 | 0 | [23 empty] | 0 | 0 | A | [9 empty] | 939 | 771 | 79 | 1454 | 0 | 0 | 0 | 650 | 0 | 0 | 0 | 0 | 0 | 13 |  |  | 5
2019-12-11 | A56036 | 1 | 고탄소 | AE1055LS |  | Al 탈산 | B | 38 | 17 | 53900 | 92.47 | A | A | A |  | 1 | 1 |  | 1520 | 1591 | 4200 |  |  | 4200 | 49.64 | 10 | 84610 | 1591 |  | Y | 42 | 27 | [15 empty] | 101.7 | 13-3 | 0 | 180.18 | A |  | 1591 | 3 | 0.21 | 1549 | 0.82 | 65 | 30 | 369 | 6:09 | 25 | 25 | 95 | 0 |  | 0 |  |  | N2 | 2019-12-12 05:26 | 2019-12-12 05:50 | 24 | 2019-12-12 05:26 | 24 |  |  |  |  | Y |  |  |  | Y | [5 empty] | 0 | 357.3 | [23 empty] | 27.93 | 0 | A | [9 empty] | 0 | 0 | 787 | 9 | 0 | 0 | 0 | 741 | 0 | 641 | 97 | 0 | 0 | 24
2019-12-11 | B56005 | 2 | 중탄소 | AE15B36C3 |  | Si 탈산 | B | 29 | 35 | 52500 | 101.82 | A | A |  | A | 1 |  | 1 | 1540 | 1546 | 7100 |  |  | 7100 | 165.71 | 5 | 42845 | 1636 |  | Y | 43 | 36 | [7 empty] | 임현진 | 2 |  |  |  |  | Y |  | 96.3 | 12-3 | 218.43 | 0 | A |  | 1616 | 1 | 0.09 | 1563 | 1.18 | 65 | 28 | 179 | 2:59 | 15 | 15 | 0 | 0 |  | 0 | 0 |  | AR | 2019-12-12 05:38 | 2019-12-12 05:53 | 15 | 2019-12-12 05:19 | 35 |  |  |  |  | Y |  | Y | Y | [6 empty] | 10.1 | 0 | [23 empty] | 0.29 | 0.29 | A | [9 empty] | 365 | 0 | 782 | 0 | 0 | 0 | 0 | 705 | 0 | 207 | 0 | 0 | 0 | 0 |  |  | 7
2019-12-11 | C53589 | 3 | 저탄소 | 16MNCRS5H | TUNDISH교체전 | Si 탈산 | T | 30 | 34 | 52750 | 88.37 | A | A | B |  | 1 |  | 1 | 1550 | 1567 | 7100 |  |  | 7100 | 73.15 | 35 | 97055 | 1654 |  | Y | 48 | 34 |  |  | C53586 | 05 |  |  |  | 도주용 | 2 |  | N | Y |  | Y | 4 | 99.75 | 12-7 | 87.79 | 60.2 | A |  | 1645 | 2 | 0.4 | 1585 | 2.61 | 73 | 31 | 426 | 7:06 | 13 | 13 | 0 | 0 |  | 0 | 10 |  | N2 | 2019-12-12 06:05 |  | 21 | 2019-12-12 05:47 | 39 |  |  |  |  | Y | [5 empty] | N |  |  |  | 10.96 | 0 | [23 empty] | 0.49 | 0 | A | [9 empty] | 255 | 1202 | 262 | 1222 | 0 | 0 | 0 | 500 | 0 | 0 | 0 | 0 | 0 | 30 |  |  | 5
2019-12-11 | A56037 | 1 | 고탄소 | AE1055LS |  | Al 탈산 | B | 15 | 35 | 51300 | 82.8 | A | A | B |  | 1 | 1 |  | 1520 | 1571 | 5000 |  |  | 5000 | 49.96 | 12 | 100086 | 1593 |  | Y | 41 | 29 | [15 empty] | 103.9 | 13-1 | 0 | 286.16 | A |  | 1593 | 3 | 0.22 | 1555 | 0.93 | 71 | 31 | 298 | 4:58 | 25 | 25 | 96 | 0 |  | 0 |  |  | N2 | 2019-12-12 06:19 | 2019-12-12 06:50 | 31 | 2019-12-12 06:18 | 33 | [14 empty] | 0 | 285.66 | [23 empty] | 30.4 | 0 | A | [9 empty] | 25 | 0 | 826 | 9 | 0 | 0 | 0 | 730 | 0 | 640 | 96 | 0 | 0 | 11
2019-12-11 | B56006 | 2 | 중탄소 | AE15B36C3 | TUNDISH교체전 | Si 탈산 | B | 22 | 62 | 51150 | 90.93 | A | A |  | B | 1 |  | 1 | 1540 | 1576 | 5800 |  |  | 5800 | 59.66 | 13 | 97215 | 1644 |  | Y | 37 | 27 | [7 empty] | 임현진 | 2 |  |  |  |  | Y |  |  |  | 221.59 | 0 | A |  | 1617 | 1 | 0.11 | 1551 | 1.56 | 53 | 18 | 170 | 2:50 | 15 | 19 | 0 | 0 |  | 0 | 0 |  | AR | 2019-12-12 06:28 | 2019-12-12 06:59 | 30 | 2019-12-12 06:08 | 50 |  |  |  |  | Y |  | Y | Y | [5 empty] | 4.3 | 16.3 | 0 | [23 empty] | 0.13 | 0.13 | A | [9 empty] | 325 | 0 | 699 | 0 | 0 | 0 | 0 | 546 | 0 | 209 | 0 | 0 | 0 | 50 |  |  | 5
2019-12-11 | B56007 | 2 | 저탄소 | AE8617HG | TUNDISH교체 | Si 탈산 | B | 19 | 42 | 51300 | 110.27 | A | B |  | B | 1 |  | 1 | 1555 | 1554 | 8100 |  |  | 8100 | 95.73 | 10 | 84610 | 1685 |  | Y | 53 | 48 |  |  | C53587 | 05 |  |  |  | 임현진 | 2 |  |  |  |  | Y |  | 94.4 | 11-10 | 0 | 335.84 | A |  | 1664 | 1 | 0.13 | 1596 | 1.48 | 84 | 27 | 248 | 4:08 | 16 | 20 | 0 | 0 |  | 0 | 0 |  | N2 | 2019-12-12 07:49 | 2019-12-12 08:31 | 42 | 2019-12-12 07:35 | 56 |  |  |  |  | Y |  | Y | Y | [5 empty] | 5.3 | 0 | 36.17 | [19 empty] | 2.15 |  |  |  | 0.3 | 0.3 | B | [9 empty] | 333 | 0 | 203 | 0 | 0 | 0 | 0 | 832 | 0 | 0 | 0 | 0 | 0 | 5 |  |  | 7 |  | 1
2019-12-12 | A56038 | 1 | 고탄소 | AE1055LS |  | Al 탈산 | B | 18 | 10 | 53400 | 85.67 | B | B | B |  | 1 | 1 |  | 1520 | 1569 | 3800 |  |  | 3800 | 44.91 | 10 | 84610 | 1593 |  | Y | 41 | 29 | [7 empty] | 이호남 | 2 |  | Y |  |  |  |  | 96.2 | 12-9 | 0 | 108.68 | A |  | 1593 | 3 | 0.22 | 1553 | 0.93 | 69 | 32 | 288 | 4:48 | 25 | 25 | 97 | 0 |  | 0 |  |  | N2 | 2019-12-12 07:33 | 2019-12-12 07:51 | 18 | 2019-12-12 07:31 | 20 |  |  |  |  | Y |  |  |  | Y | [5 empty] | 0 | 299.47 | [23 empty] | 31.75 | 0 | A | [9 empty] | 16 | 0 | 832 | 10 | 0 | 0 | 0 | 495 | 0 | 393 | 0 | 0 | 0 | 24
2019-12-12 | C53590 | 3 | 저탄소 | SCR420H1V | 연주시작 | Al 탈산 | T | 20 | 84 | 49800 | 126.9 | B | B | B |  | 1 |  | 1 | 1550 | 1559 | 10500 |  |  | 10500 | 113.72 | 33 | 92334 | 1675 |  | Y | 70 | 52 |  |  | C53588 | 05 |  |  |  | 박재승 | 3 |  |  | Y |  | Y |  | 103.2 | 12-1 | 0 | 459.41 | A |  | 1679 | 2 | 0.41 | 1598 | 2.7 | 89 | 49 | 539 | 8:59 | 10 | 11 | 0 | 0 |  | 0 | 15 |  | N2 | 2019-12-12 08:31 |  | 13 | 2019-12-12 08:03 | 41 |  |  |  |  | Y | [5 empty] | Y |  |  |  | 7.85 | 0 | [23 empty] | 0.49 | 0 | A |  |  | 14.714 | 22.35 | 52.764 | 0.153 | 3.585 | 2.36 | 1602.18 | 1255 | 589 | 0 | 227 | 0 | 0 | 0 | 1016 | 0 | 300 | 223 | 0 | 0 | 0 |  |  | 9 |  | 1
2019-12-12 | A56039 | 1 | 고탄소 | AE1055LS |  | Al 탈산 | B | 5 | 31 | 52400 | 85.42 | B | B | B |  | 1 | 1 |  | 1520 | 1536 | 5400 |  |  | 5400 | 53.19 | 12 | 101532 | 1588 | 367 | Y | 47 | 34 | [7 empty] | 이호남 | 2 |  | N | Y |  |  |  | 105.7 | 13-4 | 0 | 224.74 | A |  | 1588 | 3 | 0.22 | 1554 | 0.89 | 70 | 33 | 269 | 4:29 | 25 | 25 | 98 | 0 |  | 0 |  |  | N2 | 2019-12-12 08:34 | 2019-12-12 08:52 | 17 | 2019-12-12 08:33 | 18 |  |  |  |  | Y |  |  |  | Y | [5 empty] | 0 | 261.5 | [23 empty] | 32.85 | 0 | A | [9 empty] | 0 | 0 | 852 | 27 | 0 | 0 | 0 | 997 | 0 | 670 | 0 | 0 | 0 | 0
2019-12-12 | B56008 | 2 | 저탄소 | AE8617HG |  | Si 탈산 | B | 16 | 57 | 51200 | 100.43 | B | B |  | B | 1 |  | 1 | 1555 | 1567 | 7600 |  |  | 7600 | 89.82 | 10 | 84610 | 1635 |  | Y | 52 | 38 | [7 empty] | 최남길 | 2 |  |  |  |  | Y |  | 96 | 11-9 | 0 | 122.3 | A |  | 1644 | 1 | 0.14 | 1580 | 1.56 | 68 | 34 | 228 | 3:48 | 16 | 17 | 0 | 0 | 150 | 0 | 0 |  | N2 | 2019-12-12 09:02 | 2019-12-12 09:20 | 18 | 2019-12-12 08:48 | 33 |  |  |  |  | Y |  | Y | Y | [5 empty] | 5 | 0 | 30.55 | [23 empty] | 0.12 | 0.12 | A | [9 empty] | 453 | 32 | 228 | 0 | 0 | 0 | 0 | 1020 | 0 | 0 | 0 | 0 | 0 | 0 |  |  | 5
2019-12-12 | C53591 | 3 | 저탄소 | SCR420H1V | 연주종료 | Al 탈산 | T | 32 | 73 | 48500 | 102.32 | B | B |  | B | 1 |  | 1 | 1550 | 1592 | 8500 |  |  | 8500 | 84.39 | 36 | 100728 | 1655 |  | Y | 64 | 41 |  |  | C53589 | 05 |  |  |  | 박재승 | 3 |  |  | Y |  | Y |  | 108.7 | 12-8 | 0 | 421.41 | A |  | 1642 | 1 | 0.17 | 1595 | 1.62 | 86 | 48 | 226 | 3:46 | 10 | 11 | 0 | 0 | 100 | 0 | 0 |  | N2 | 2019-12-12 09:30 |  | 22 | 2019-12-12 09:17 | 35 |  |  |  |  | Y | [8 empty] | 4.2 | 0 | 14.71 | [23 empty] | 0.05 | 0.05 | B |  |  | 8.43 | 30.082 | 50.32 | 0.331 | 5.969 | 1.672 | 1444.3 | 1351 | 498 | 50 | 445 | 0 | 0 | 0 | 553 | 0 | 300 | 50 | 0 | 0 | 10 |  |  | 5
2019-12-12 | A56040 | 1 | 고탄소 | AE1055LS |  | Al 탈산 | B | 38 | 18 | 53800 | 74.13 | B | B | B |  | 1 | 1 |  | 1520 | 1538 | 4800 |  |  | 4800 | 56.73 | 10 | 84610 | 1597 |  | Y | 40 | 30 | [7 empty] | 이호남 | 2 |  | Y |  |  |  |  | 96.2 | 12-7 | 0.08 | 189.41 | A |  | 1597 | 3 | 0.22 | 1556 | 1.24 | 72 | 32 | 280 | 4:40 | 25 | 25 | 99 | 0 |  | 0 |  |  | N2 | 2019-12-12 09:38 | 2019-12-12 10:01 | 23 | 2019-12-12 09:37 | 24 |  |  |  |  | Y |  |  |  | Y | [5 empty] | 0 | 222.29 | [23 empty] | 34.73 | 0 | A | [9 empty] | 23 | 0 | 824 | 0 | 0 | 0 | 0 | 520 | 0 | 515 | 0 | 0 | 0 | 0
2019-12-12 | B56009 | 2 | 저탄소 | AE8617HG |  | Si 탈산 | B | 29 | 36 | 52400 | 93.88 | B | B |  | B | 1 |  | 1 | 1555 | 1567 | 7000 |  |  | 7000 | 82.73 | 10 | 84610 | 1665 |  | Y | 53 | 33 | [7 empty] | 최남길 | 2 |  |  |  |  | Y |  | 89.6 | 11-6 | 0 | 195.5 | A |  | 1639 | 1 | 0.16 | 1585 | 1.65 | 73 | 36 | 187 | 3:07 | 16 | 17 | 0 | 0 |  | 0 | 0 |  | N2 | 2019-12-12 10:01 | 2019-12-12 10:21 | 19 | 2019-12-12 09:51 | 30 |  |  |  |  | Y |  | Y | Y | [5 empty] | 5 | 0 | 27.99 | [23 empty] | 0.13 | 0.13 | A | [9 empty] | 503 | 0 | 213 | 0 | 0 | 0 | 0 | 1107 | 0 | 0 | 0 | 0 | 0 | 16 |  |  | 5
2019-12-12 | C53592 | 3 | 저탄소 | SCR420H1V | 연주종료 | Al 탈산 | T | 31 | 27 | 51500 | 95.18 | B | B |  | B | 1 |  | 1 | 1550 | 1560 | 7600 |  |  | 7600 | 76.85 | 36 | 98892 | 1667 |  | Y | 48 | 40 | [7 empty] | 박재승 | 3 |  |  |  |  | Y |  | 105.5 | 13-5 | 0 | 299.93 | A |  | 1646 | 1 | 0.14 | 1594 | 1.22 | 85 | 46 | 225 | 3:45 | 10 | 10 | 0 | 0 |  | 0 | 0 |  | N2 | 2019-12-12 10:42 |  | 21 | 2019-12-12 10:31 | 32 | [14 empty] | 0 | 20.02 | [23 empty] | 0.07 | 0.07 | B | [9 empty] | 1406 | 330 | 0 | 0 | 0 | 0 | 0 | 970 | 0 | 222 | 6 | 0 | 0 | 15 |  |  | 5
2019-12-12 | A56041 | 1 | 고탄소 | AE1055LS |  | Al 탈산 | B | 15 | 36 | 51400 | 79.33 | B | B | B |  | 1 | 1 |  | 1520 | 1531 | 5100 |  |  | 5100 | 60.28 | 10 | 84610 | 1602 |  | Y | 41 | 32 | [7 empty] | 이호남 | 2 |  | Y |  |  |  |  | 97.7 | 12-5 | 0 | 288.04 | A |  | 1602 | 3 | 0.21 | 1554 | 1.26 | 70 | 31 | 297 | 4:57 | 25 | 25 | 100 | 0 |  | 0 |  |  | N2 | 2019-12-12 10:45 | 2019-12-12 11:09 | 23 | 2019-12-12 10:44 | 25 |  |  |  |  | Y |  |  |  | Y | [5 empty] | 0 | 251.61 | [23 empty] | 35.94 | 0 | A | [9 empty] | 49 | 0 | 834 | 19 | 0 | 0 | 0 | 549 | 0 | 516 | 0 | 0 | 0 | 4
2019-12-12 | B56010 | 2 | 저탄소 | AE8617HG | 연주종료 | Si 탈산 | B | 22 | 63 | 50400 | 104.62 | B | B |  | B | 1 |  | 1 | 1555 | 1566 | 7900 |  |  | 7900 | 82.18 | 12 | 96126 | 1656 |  | Y | 55 | 38 | 160톤 오버로드 때매 B56007 잔강 5톤 못 받음 포트 처리 | [6 empty] | 최남길 | 2 |  |  |  |  | N |  | 99.8 | 12-1 | 0 | 219.12 | A |  | 1640 | 1 | 0.13 | 1589 | 1.66 | 77 | 46 | 207 | 3:27 | 16 | 17 | 0 | 0 |  | 0 | 0 |  | N2 | 2019-12-12 11:12 | 2019-12-12 11:27 | 15 | 2019-12-12 11:02 | 25 |  |  |  |  | Y |  | Y | Y | [5 empty] | 4.5 | 0 | 28.28 | [23 empty] | 0.14 | 0.14 | B | [9 empty] | 558 | 0 | 0 | 0 | 0 | 0 | 0 | 849 | 0 | 0 | 0 | 0 | 0 | 6 |  |  | 5
2019-12-12 | C53593 | 3 | 저탄소 | SCR420H1V | 연주종료 | Al 탈산 | T | 30 | 35 | 52650 | 85.92 | B | B |  | B | 1 |  | 1 | 1550 | 1549 | 8000 |  |  | 8000 | 88.25 | 33 | 90651 | 1630 |  | Y | 49 | 38 |  |  | C53590 | 05 |  |  |  | 박재승 | 3 |  |  | Y |  | Y |  | 103.05 | 12-10 | 0.07 | 227.24 | A |  | 1631 | 1 | 0.17 | 1579 | 0 | 70 | 35 | 215 | 3:35 | 10 | 11 | 0 | 0 |  | 0 | 0 |  | N2 | 2019-12-12 11:49 |  | 15 | 2019-12-12 11:39 | 26 | [14 empty] | 2.41 | 38.16 | [23 empty] | 0.03 | 0.03 | A | [9 empty] | 1332 | 349 | 40 | 95 | 0 | 0 | 0 | 548 | 0 | 301 | 0 | 0 | 0 | 16 |  |  | 5
2019-12-12 | A56042 | 1 | 고탄소 | AE1055LS |  | Al 탈산 | B | 18 | 11 | 53400 | 78.73 | B | B | B |  | 1 | 1 |  | 1520 | 1549 | 4200 |  |  | 4200 | 41.37 | 12 | 101532 | 1576 |  | Y | 41 | 26 | [7 empty] | 이호남 | 2 |  | Y |  |  |  |  | 101.6 | 13-4 | 0.78 | 161 | A |  | 1576 | 3 | 0.21 | 1550 | 0.72 | 66 | 24 | 275 | 4:35 | 25 | 25 | 101 | 0 |  | 0 |  |  | N2 | 2019-12-12 11:46 | 2019-12-12 12:16 | 30 | 2019-12-12 11:44 | 32 |  |  |  |  | Y |  |  |  | Y | [5 empty] | 0 | 244.71 | [23 empty] | 0.02 | 0 | A | [9 empty] | 53 | 0 | 852 | 26 | 0 | 0 | 0 | 300 | 0 | 297 | 0 | 0 | 0 | 24
2019-12-12 | B56011 | 2 | 저탄소 | SCR420H1V | 연주종료 | Al 탈산 | T | 19 | 43 | 50300 | 94.4 | B | B |  | B | 1 |  | 1 | 1555 | 1534 | 9100 |  |  | 9100 | 82.82 | 40 | 109880 | 1606 | 346 | Y | 53 | 40 |  |  | C53591 | 05 |  |  |  | 최남길 | 2 |  |  |  |  | Y |  | 117.2 | 14-3 | 0 | 238.38 | A |  | 1620 | 1 | 0.12 | 1581 | 1.03 | 72 | 37 | 213 | 3:33 | 10 | 10 | 0 | 0 |  | 0 | 0 |  | N2 | 2019-12-12 12:53 |  | 13 | 2019-12-12 12:45 | 21 |  |  |  |  | Y | [8 empty] | 3 | 0 | 16.79 | [23 empty] | 0.17 | 0.17 | A | [9 empty] | 1455 | 559 | 40 | 10 | 0 | 188 | 0 | 1272 | 0 | 344 | 0 | 0 | 0 | 0 |  |  | 5
2019-12-12 | A56043 | 1 | 고탄소 | AE1055LS |  | Al 탈산 | B | 5 | 32 | 52250 | 84.27 | B | B | B |  | 1 | 1 |  | 1520 | 1559 | 4000 |  |  | 4000 | 39.4 | 12 | 101532 | 1593 | 363 | Y | 40 | 25 | [7 empty] | 이호남 | 2 |  | Y |  |  |  |  | 103.05 | 13-1 | 5.03 | 73.84 | A |  | 1593 | 3 | 0.22 | 1548 | 1.02 | 64 | 27 | 475 | 7:55 | 25 | 25 | 102 | 0 |  | 0 |  |  | N2 | 2019-12-12 12:57 | 2019-12-12 13:18 | 21 | 2019-12-12 12:56 | 22 |  |  |  |  | Y |  |  |  | Y | [5 empty] | 0 | 304.14 | [23 empty] | 1.25 | 0 | B | [9 empty] | 13 | 0 | 831 | 9 | 0 | 0 | 0 | 497 | 0 | 450 | 0 | 0 | 0 | 53
2019-12-12 | B56012 | 2 | 저탄소 | SCR420H1V | 연주종료 | Al 탈산 | T | 29 | 37 | 52400 | 94.67 | B | B |  | B | 1 |  | 1 | 1555 | 1575 | 6900 |  |  | 6900 | 78.49 | 32 | 87904 | 1635 |  | Y | 48 | 41 | [7 empty] | 최남길 | 2 |  |  |  |  | Y |  | 99.6 | 12-6 | 0 | 171.74 | A |  | 1621 | 1 | 0.14 | 1575 | 1.13 | 66 | 39 | 246 | 4:06 | 10 | 10 | 0 | 0 | 100 | 0 | 0 |  | N2 | 2019-12-12 14:07 |  | 10 | 2019-12-12 13:51 | 26 |  |  |  |  | Y | [8 empty] | 4 | 0 | 23.58 | [23 empty] | 0.08 | 0.08 | A | [9 empty] | 1348 | 323 | 32 | 105 | 0 | 229 | 0 | 500 | 0 | 0 | 0 | 0 | 0 | 0 |  |  | 5
2019-12-12 | A56044 | 1 | 고탄소 | AE1055LS |  | Al 탈산 | B | 38 | 19 | 53600 | 73.83 | B | B | B |  | 1 | 1 |  | 1520 | 1552 | 4500 |  |  | 4500 | 53.19 | 10 | 84610 | 1594 |  | Y | 41 | 28 | [7 empty] | 이호남 | 2 |  | Y |  |  |  |  | 100 | 13-1 | 0 | 169.85 | A |  | 1594 | 3 | 0.2 | 1554 | 1.29 | 70 | 28 | 277 | 4:37 | 25 | 25 | 103 | 0 |  | 0 |  |  | N2 | 2019-12-12 13:46 | 2019-12-12 14:18 | 32 | 2019-12-12 13:44 | 34 |  |  |  |  | Y |  |  |  | Y | [5 empty] | 0 | 209.36 | [23 empty] | 0.01 | 0 | A | [9 empty] | 21 | 0 | 808 | 38 | 0 | 0 | 0 | 554 | 0 | 518 | 0 | 0 | 0 | 24
2019-12-12 | A56045 | 1 | 고탄소 | AE1055LS |  | Al 탈산 | B | 15 | 37 | 51200 | 78.27 | B | D | D |  | 1 | 1 |  | 1520 | 1559 | 3900 |  |  | 3900 | 38.41 | 12 | 101532 | 1589 |  | Y | 40 | 31 | [7 empty] | 이호남 | 2 |  | N | Y |  |  |  | 105.5 | 13-3 | 0.93 | 74.62 | A |  | 1589 | 3 | 0.2 | 1544 | 1.15 | 60 | 25 | 267 | 4:27 | 25 | 25 | 104 | 0 |  | 0 |  |  | N2 | 2019-12-12 14:51 | 2019-12-12 15:20 | 29 | 2019-12-12 14:51 | 29 |  |  |  |  | Y |  |  |  | Y | [5 empty] | 0 | 267.29 | [23 empty] | 1.14 | 0 | A | [9 empty] | 25 | 0 | 890 | 37 | 0 | 0 | 0 | 555 | 0 | 299 | 0 | 0 | 0 | 41
2019-12-12 | B56013 | 2 | 저탄소 | SCR420H1V | 연주종료 | Al 탈산 | T | 22 | 64 | 50750 | 87.23 | B | D |  | D | 1 |  | 1 | 1555 | 1554 | 6200 |  |  | 6200 | 64.49 | 35 | 96145 | 1614 |  | Y | 44 | 36 |  |  | C53593 | 05 |  |  |  | 최남길 | 2 |  |  | Y |  | Y |  | 101.05 | 12-2 | 0 | 238.33 | A |  | 1609 | 1 | 0.16 | 1568 | 0 | 59 | 33 | 245 | 4:05 | 10 | 11 | 0 | 0 |  | 0 | 0 |  | N2 | 2019-12-12 15:01 |  | 17 | 2019-12-12 14:49 | 29 |  |  |  |  | Y | [8 empty] | 5 | 0 | 19.35 | [23 empty] | 0.16 | 0.16 | A | [9 empty] | 442 | 1075 | 0 | 78 | 0 | 226 | 0 | 497 | 0 | 205 | 0 | 0 | 0 | 0 |  |  | 5
2019-12-12 | A56046 | 1 | 고탄소 | AE1055LS |  | Al 탈산 | B | 18 | 12 | 53000 | 80.47 | D | D | D |  | 1 | 1 |  | 1520 | 1533 | 4700 |  |  | 4700 | 46.29 | 12 | 101532 | 1600 |  | Y | 40 | 32 | [7 empty] | 김덕진 | 2 |  |  | Y |  |  |  | 104.4 | 13-7 | 3.52 | 249.07 | A |  | 1600 | 3 | 0.21 | 1561 | 0.98 | 77 | 31 | 255 | 4:15 | 25 | 25 | 105 | 0 |  | 0 |  |  | N2 | 2019-12-12 15:52 | 2019-12-12 16:21 | 29 | 2019-12-12 15:52 | 29 |  |  |  |  | Y |  |  |  | Y | [5 empty] | 0 | 281.71 | [23 empty] | 1.61 | 27.98 | A | [9 empty] | 0 | 0 | 794 | 16 | 0 | 0 | 0 | 373 | 0 | 197 | 0 | 0 | 0 | 81
2019-12-12 | B56014 | 2 | 저탄소 | SCR420H1V | TUNDISH교체전 | Al 탈산 | T | 30 | 36 | 53550 | 76.92 | D | D |  | D | 1 |  | 1 | 1555 | 1584 | 6000 |  |  | 6000 | 59.03 | 37 | 101639 | 1636 |  | Y | 42 | 33 |  |  | B56011 | 05 |  |  |  | 김익규 | 3 |  |  | Y |  | N |  | 104.85 | 13-2 | 0.49 | 209.49 | A |  | 1613 | 1 | 0.17 | 1577 | 0 | 68 | 31 | 193 | 3:13 | 10 | 11 | 0 | 0 |  | 0 | 0 |  | N2 | 2019-12-12 15:58 |  | 20 | 2019-12-12 15:48 | 30 |  |  |  |  | Y | [8 empty] | 4 | 0 | 31.8 | [23 empty] | 0.19 | 0.19 | A | [9 empty] | 1403 | 446 | 56 | 0 | 0 | 248 | 0 | 960 | 0 | 504 | 0 | 0 | 0 | 5
2019-12-12 | A56047 | 1 | 고탄소 | AE1055LS |  | Al 탈산 | B | 5 | 33 | 51700 | 87.82 | D | D | D |  | 1 | 1 |  | 1520 | 1573 | 4100 |  |  | 4100 | 40.38 | 12 | 101532 | 1699 |  | Y | 42 | 20 | [7 empty] | 김덕진 | 2 |  |  | Y |  |  |  | 102.6 | 12-10 | 0.06 | 221.78 | A |  | 1699 | 3 | 0.25 | 1558 | 3.2 | 74 | 35 | 484 | 8:04 | 25 | 25 | 106 | 0 |  | 0 |  |  | N2 | 2019-12-12 17:00 | 2019-12-12 17:23 | 23 | 2019-12-12 16:58 | 25 |  |  |  |  | Y |  |  |  | Y | [5 empty] | 0 | 307.87 | [23 empty] | 0 | 0.01 | B | [9 empty] | 0 | 0 | 933 | 14 | 0 | 0 | 0 | 452 | 0 | 198 | 0 | 0 | 0 | 69
2019-12-12 | C53594 | 3 | 중탄소 | AE4140I4 |  | Al 탈산 | I | 20 | 85 | 47700 | 103.95 | D | D | D |  | 1 |  | 1 | 1560 | 1566 | 8890 |  |  | 8890 | 91.46 | 12 | 97200 | 1659 |  | INGOT | 52 | 44 | [15 empty] | 98.5 | 11-6 | 226.14 | 0 | A |  | 1655 | 2 | 0.42 | 1571 | 2.1 | 80 |  | 631 | 10:31 | 20 | 20 | 0 | 0 |  | 0 |  |  | AR | 2019-12-12 17:29 |  | 18 | 2019-12-12 17:16 | [5 empty] | Y | [5 empty] | N |  |  |  | 12.79 | 0 | [18 empty] | 1 |  |  |  |  | 0.52 | 0 | A | [9 empty] | 1684 | 0 | 1103 | 0 | 0 | 0 | 0 | 1073 | 0 | 0 | 0 | 0 | 0 | 33 |  |  | 12
2019-12-12 | A56048 | 1 | 고탄소 | AE1055LS |  | Al 탈산 | B | 19 | 44 | 50000 | 72.13 | D | D | D |  | 1 | 1 |  | 1520 | 1553 | 4200 |  |  | 4200 | 41.37 | 12 | 101532 | 1596 |  | Y | 40 | 23 | [7 empty] | 김덕진 | 3 |  | Y |  |  |  |  | 104 | 12-9 | 1.96 | 182.04 | A |  | 1596 | 3 | 0.2 | 1557 | 1.22 | 73 | 28 | 296 | 4:56 | 25 | 25 | 107 | 0 |  | 0 |  |  | N2 | 2019-12-12 17:49 | 2019-12-12 18:25 | 37 | 2019-12-12 17:48 | 37 |  |  |  |  | Y |  |  |  | Y | [5 empty] | 0 | 213.48 | [23 empty] | 0 | 0.9 | A | [9 empty] | 0 | 0 | 793 | 8 | 0 | 0 | 0 | 549 | 0 | 197 | 0 | 0 | 0 | 44
2019-12-12 | C53595 | 3 | 고탄소 | G-AE1055LST | 연주시작 | Al 탈산 | T | 22 | 65 | 49500 | 117.08 | D | D | D |  | 1 |  | 1 | 1530 | 1588 | 5800 |  |  | 5800 | 63.98 | 33 | 90651 | 1665 |  | Y | 46 | 36 | [15 empty] | 96.35 | 11-8 | 16.95 | 139.82 | A |  | 1658 | 2 | 0.41 | 1574 | 2 | 90 | 45 | 380 | 6:20 | 25 | 25 | 0 | 0 |  | 0 | 15 |  | N2 | 2019-12-12 18:55 |  | 20 | 2019-12-12 18:25 | 49 |  |  |  |  | Y | [5 empty] | N |  |  |  | 0 | 8.73 | [23 empty] | 0 | 2.12 | A | [9 empty] | 0 | 0 | 773 | 0 | 0 | 0 | 0 | 802 | 0 | 0 | 0 | 0 | 0 | 33 |  |  | 7 | 0.0278 | 1
2019-12-12 | A56049 | 1 | 고탄소 | AE1055LS |  | Al 탈산 | B | 15 | 38 | 51300 | 79.1 | D | D | D |  | 1 | 1 |  | 1520 | 1551 | 4200 |  |  | 4200 | 49.64 | 10 | 84610 | 1595 |  | Y | 40 | 33 | [7 empty] | 김덕진 | 2 |  | Y |  |  |  |  | 106.9 | 13-4 | 0.07 | 181.97 | A |  | 1595 | 3 | 0.21 | 1546 | 1.26 | 62 | 24 | 249 | 4:09 | 25 | 25 | 108 | 0 |  | 0 |  |  | N2 | 2019-12-12 18:54 | 2019-12-12 19:27 | 33 | 2019-12-12 18:54 | 33 |  |  |  |  | Y |  |  |  | Y | [5 empty] | 0 | 271.37 | [23 empty] | 0.11 | 2.1 | A | [9 empty] | 16 | 0 | 834 | 14 | 0 | 0 | 0 | 534 | 0 | 197 | 0 | 0 | 0 | 51
2019-12-12 | C53596 | 3 | 고탄소 | G-AE1055LST | 연주종료 | Al 탈산 | T | 31 | 28 | 52700 | 109.1 | D | D | D |  | 1 |  | 1 | 1530 | 1551 | 7500 |  |  | 7500 | 91.01 | 30 | 82410 | 1598 |  | Y | 54 | 47 | [15 empty] | 96.3 | 12-5 | 0 | 356.72 | A |  | 1613 | 2 | 0.41 | 1545 | 1.42 | 61 | 25 | 342 | 5:42 | 25 | 25 | 0 | 0 |  | 0 | 15 |  | N2 | 2019-12-12 20:01 |  | 22 | 2019-12-12 19:53 | 30 |  |  |  |  | Y | [5 empty] | N |  |  |  | 0 | 5.15 | [23 empty] | 0 | 0.38 | A |  |  | 9.095 | 26.673 | 49.562 | 0.618 | 5.449 | 1.858 | 1478.79 | 0 | 0 | 797 | 0 | 0 | 0 | 0 | 734 | 0 | 0 | 0 | 0 | 0 | 24 |  |  | 5 | 0.0755
2019-12-12 | A56050 | 1 | 고탄소 | AE1055LS |  | Al 탈산 | B | 18 | 13 | 53800 | 78.68 | D | D | D |  | 1 | 1 |  | 1520 | 1552 | 4500 |  |  | 4500 | 29.55 | 18 | 152298 | 1597 |  | Y | 39 | 23 | [7 empty] | 김덕진 | 2 |  | Y |  |  |  |  | 100.95 | 13-3 | 0.62 | 189.9 | A |  | 1597 | 3 | 0.21 | 1555 | 1.08 | 71 | 29 | 259 | 4:19 | 25 | 26 | 109 | 0 |  | 0 |  |  | N2 | 2019-12-12 20:05 | 2019-12-12 20:30 | 25 | 2019-12-12 20:04 | 26 |  |  |  |  | Y |  |  |  | Y | [5 empty] | 0 | 267.92 | [23 empty] | 0.11 | 18.49 | A | [9 empty] | 0 | 0 | 813 | 30 | 0 | 0 | 0 | 298 | 0 | 347 | 0 | 0 | 0 | 53
2019-12-12 | B56015 | 2 | 저탄소 | SHPG2 | 연주시작 | Al 탈산 | B | 38 | 20 | 53700 | 105.88 | D | D |  | D | 1 |  | 1 | 1555 | 1586 | 10000 |  |  | 10000 | 108.45 | 13 | 92208 | 1696 |  | Y | 54 | 49 | [7 empty] | 김익규 | 3 |  |  |  |  | Y |  | 98.2 | 12-9 | 0.31 | 286.79 | A |  | 1681 | 1 | 0.17 | 1604 | 1.63 | 96 | 48 | 310 | 5:10 | 18 | 21 | 0 | 0 |  | 0 | 0 |  | N2 | 2019-12-12 20:37 | 2019-12-12 20:52 | 15 | 2019-12-12 20:26 | 26 |  |  |  |  | Y |  | Y | Y | [5 empty] | 3.5 | 0 | 29.13 | 대기래들 | [18 empty] | 2.33 |  |  |  | 0.05 | 0.05 | A | [9 empty] | 939 | 1876 | 18 | 0 | 0 | 146 | 0 | 1101 | 0 | 647 | 152 | 0 | 0 | 5 |  |  | 7 |  | 1
2019-12-12 | C53597 | 3 | 고탄소 | G-AE1055LST | 연주종료 | Al 탈산 | T | 32 | 74 | 48250 | 104.98 | D | D | D |  | 1 |  | 1 | 1530 | 1576 | 7500 |  |  | 7500 | 75.84 | 36 | 98892 | 1616 | 362 | Y | 46 | 44 | [15 empty] | 102.8 | 12-2 | 0 | 212.35 | A |  | 1629 | 2 | 0.41 | 1558 | 1.48 | 74 | 14 | 405 | 6:45 | 25 | 25 | 0 | 0 |  | 0 | 15 |  | N2 | 2019-12-12 21:14 |  | 23 | 2019-12-12 21:03 | 34 |  |  |  |  | Y | [5 empty] | N |  |  |  | 0 | 5.61 | [23 empty] | 0 | 0.68 | A |  |  | 5.943 | 29.519 | 53.147 | 0.367 | 8.942 | 1.8 | 1607.06 | 0 | 0 | 976 | 0 | 0 | 0 | 0 | 698 | 0 | 0 | 0 | 0 | 0 | 25 |  |  | 4 | 0.104
2019-12-12 | A56051 | 1 | 고탄소 | P-AE1055LSM |  | Al 탈산 | B | 5 | 34 | 52000 | 79.18 | D | D | D |  | 1 | 1 |  | 1520 | 1592 | 3300 |  |  | 3300 | 97.51 | 4 | 33844 | 1595 |  | Y | 40 | 20 | [7 empty] | 김덕진 | 2 |  | Y |  |  |  |  | 99.9 | 12-7 | 0.03 | 194.3 | A |  | 1595 | 3 | 0.23 | 1553 | 1.08 | 69 | 30 | 276 | 4:36 | 25 | 30 | 110 | 0 |  | 0 |  |  | N2 | 2019-12-12 21:03 | 2019-12-12 21:30 | 27 | 2019-12-12 21:03 | 27 |  |  |  |  | Y |  |  |  | Y | [5 empty] | 0 | 262.09 | [23 empty] | 0.11 | 19.58 | A |  |  | 6.344 | 27.255 | 54.542 | 0.186 | 8.597 | 2.001 | 1811.35 | 0 | 0 | 794 | 29 | 0 | 0 | 0 | 298 | 0 | 197 | 0 | 0 | 0 | 25
2019-12-12 | B56016 | 2 | 저탄소 | SHPG2 |  | Al 탈산 | B | 30 | 37 | 52550 | 103.95 | D | D |  | D | 1 |  | 1 | 1555 | 1574 | 9000 |  |  | 9000 | 94.22 | 17 | 95523 | 1675 |  | Y | 48 | 44 | [7 empty] | 김익규 | 3 |  |  |  |  | Y |  | 101.85 | 12-9 | 0 | 366.61 | A |  | 1664 | 1 | 0.18 | 1600 | 1.54 | 92 | 53 | 275 | 4:35 | 18 | 18 | 0 | 0 |  | 0 | 0 |  | N2 | 2019-12-12 21:42 | 2019-12-12 21:48 | 6 | 2019-12-12 21:26 | 22 |  |  |  |  | Y |  | Y | Y | [5 empty] | 4 | 0 | 37.01 | 대기래들 | [22 empty] | 0.11 | 0.11 | A | [9 empty] | 1075 | 1947 | 22 | 0 | 0 | 154 | 0 | 839 | 0 | 478 | 0 | 0 | 0 | 0
2019-12-12 | C53598 | 3 | 고탄소 | G-AE1055LST | 연주종료 | Al 탈산 | T | 20 | 86 | 47950 | 119.27 | D | D | A |  | 1 |  | 1 | 1530 | 1578 | 7100 |  |  | 7100 | 71.8 | 36 | 98892 | 1624 |  | Y | 47 | 44 | [15 empty] | 101.15 | 11-9 | 0 | 309.2 | A |  | 1627 | 2 | 0.41 | 1558 | 1.3 | 74 | 31 | 381 | 6:21 | 25 | 25 | 0 | 0 |  | 0 |  |  | N2 | 2019-12-12 22:43 |  | 15 | 2019-12-12 22:23 | 34 |  |  |  |  | Y | [5 empty] | N |  |  | 5 | 0 | 8.1 | [23 empty] | 0 | 0 | A | [9 empty] | 0 | 0 | 858 | 0 | 0 | 0 | 0 | 602 | 0 | 0 | 0 | 0 | 0 | 22 |  |  | 5 | 0.0318
2019-12-12 | A56052 | 1 | 고탄소 | P-AE1055LSM |  | Al 탈산 | B | 19 | 45 | 49500 | 86.43 | D | D | A |  | 1 | 1 |  | 1520 | 1538 | 4500 |  |  | 4500 | 53.19 | 10 | 84610 | 1593 |  | Y | 41 | 30 | [7 empty] | 김덕진 | 2 |  |  | Y |  |  |  | 105.5 | 13-1 | 0 | 278.76 | A |  | 1593 | 3 | 0.2 | 1547 | 1.02 | 63 | 29 | 290 | 4:50 | 25 | 30 | 111 | 0 |  | 0 |  |  | N2 | 2019-12-12 22:13 | 2019-12-12 22:29 | 16 | 2019-12-12 22:12 | 17 |  |  |  |  | Y |  |  |  | Y | [5 empty] | 0 | 311.45 | [23 empty] | 0.11 | 20.87 | A |  |  | 6.825 | 27.633 | 53.709 | 0.214 | 7.869 | 1.943 | 1700.39 | 13 | 0 | 865 | 9 | 0 | 0 | 0 | 352 | 0 | 349 | 0 | 0 | 0 | 14
2019-12-12 | B56017 | 2 | 저탄소 | SHPG2 |  | Al 탈산 | B | 29 | 38 | 52000 | 107.13 | D | D |  | A | 1 |  | 1 | 1555 | 1564 | 8800 |  |  | 8800 | 86.67 | 12 | 101532 | 1664 |  | Y | 54 | 44 | [7 empty] | 김익규 | 3 |  |  |  |  | Y |  | 102.4 | 12-9 | 0 | 345.34 | A |  | 1644 | 1 | 0.17 | 1576 | 1.55 | 68 | 37 | 298 | 4:58 | 16 | 18 | 0 | 0 | 99 | 0 | 0 |  | N2 | 2019-12-12 22:50 | 2019-12-12 22:55 | 5 | 2019-12-12 22:34 | 21 |  |  |  |  | Y |  | Y | Y | [5 empty] | 4 | 0 | 26.93 | 대기래들 | [22 empty] | 0.18 | 0.18 | A | [9 empty] | 647 | 2131 | 67 | 0 | 0 | 152 | 0 | 654 | 0 | 294 | 0 | 0 | 0 | 5
2019-12-12 | A56053 | 1 | 고탄소 | P-AE1055LSM |  | Al 탈산 | B | 15 | 39 | 51400 | 87 | D | A | A |  | 1 | 1 |  | 1520 | 1539 | 5200 |  |  | 5200 | 51.22 | 12 | 101532 | 1602 |  | Y | 43 | 32 |  |  | A56050 |  |  |  |  | 김덕진 | 3 |  | Y |  |  |  |  | 98.45 | 12-5 | 0 | 311.82 | A |  | 1602 | 3 | 0.21 | 1558 | 0.98 | 74 | 37 | 271 | 4:31 | 25 | 30 | 112 | 0 |  | 0 |  |  | N2 | 2019-12-12 23:13 | 2019-12-12 23:36 | 23 | 2019-12-12 23:13 | 23 |  |  |  |  | Y |  |  |  | Y | [5 empty] | 0 | 25.88 | [23 empty] | 0.11 | 22.03 | A |  |  | 6.405 | 27.408 | 54.955 | 0.108 | 8.58 | 2.005 | 1811.35 | 34 | 0 | 808 | 19 | 0 | 0 | 0 | 745 | 0 | 590 | 0 | 0 | 0 | 4
2019-12-12 | C53599 | 3 | 고탄소 | G-AE1055LST | TUNDISH교체전 | Al 탈산 | T | 22 | 66 | 48800 | 111.77 | A | A | A |  | 1 |  | 1 | 1530 | 1544 | 7000 |  |  | 7000 | 82.2 | 31 | 85157 | 1595 |  | Y | 45 | 43 | [15 empty] | 96.55 | 11-8 | 5.9 | 143.52 | A |  | 1633 | 2 | 0.42 | 1560 | 1.3 | 76 | 38 | 421 | 7:01 | 25 | 30 | 0 | 0 |  | 0 | 12 |  | N2 | 2019-12-12 23:56 |  | 19 | 2019-12-12 23:45 | 31 |  |  |  |  | Y | [5 empty] | N |  |  | 5.2 | 0 | 12.8 | [23 empty] | 0 | 0 | A | [9 empty] | 0 | 0 | 265 | 506 | 0 | 0 | 0 | 802 | 0 | 0 | 0 | 0 | 0 | 29 |  |  | 5 | 0.0412
2019-12-12 | B56018 | 2 | 저탄소 | SHPG2 |  | Al 탈산 | B | 37 | 29 | 52100 | 98.28 | A | A |  | A | 1 |  | 1 | 1555 | 1566 | 8900 |  |  | 8900 | 88.02 | 12 | 101110 | 1657 |  | Y | 52 | 43 |  |  | B56015 | 08 |  |  |  | 임현진 | 2 |  |  |  |  | Y |  | 111.7 | 14-1 | 0 | 297.84 | A |  | 1635 | 1 | 0.17 | 1570 | 1.63 | 62 | 22 | 216 | 3:36 | 18 | 17 | 0 | 0 |  | 0 | 0 |  | N2 | 2019-12-12 23:51 | 2019-12-12 23:58 | 8 | 2019-12-12 23:39 | 20 |  |  |  |  | Y |  | Y | Y | [5 empty] | 4 | 0 | 13.61 | 대기래들 | [22 empty] | 0.07 | 0.07 | A | [9 empty] | 1120 | 1753 | 49 | 0 | 0 | 157 | 0 | 949 | 0 | 189 | 0 | 0 | 0 | 6
2019-12-12 | A56054 | 1 | 고탄소 | P-AE1055LSM | TUNDISH교체전 | Al 탈산 | B | 18 | 14 | 53400 | 81.73 | A | A | A |  | 1 | 1 |  | 1520 | 1550 | 5200 |  |  | 5200 | 54.9 | 12 | 94710 | 1583 |  | Y | 46 | 33 |  |  | A56051 |  |  |  |  | 정용태 | 3 |  | Y |  |  |  |  | 102.85 | 13-5 | 0 | 261.99 | A |  | 1583 | 3 | 0.2 | 1558 | 0.19 | 74 | 31 | 281 | 4:41 | 25 | 20 | 113 | 0 |  | 0 |  |  | N2 | 2019-12-13 00:11 | 2019-12-13 00:36 | 25 | 2019-12-13 00:05 | 31 |  |  |  |  | Y |  |  |  | Y | [5 empty] | 0 | 500 | [20 empty] | 1.32 |  |  | 0.06 | 0 | A |  |  | 6.685 | 26.802 | 55.091 | 0.245 | 8.24 | 2.055 | 1793.19 | 56 | 0 | 866 | 19 | 0 | 0 | 0 | 792 | 0 | 592 | 98 | 0 | 0 | 26
2019-12-12 | B56019 | 2 | 저탄소 | SHPG2 |  | Al 탈산 | B | 38 | 21 | 53400 | 89.82 | A | A |  | A | 1 |  | 1 | 1555 | 1575 | 7400 |  |  | 7400 | 72.88 | 12 | 101532 | 1655 |  | Y | 46 | 36 |  |  | B56016 | 05 |  |  |  | 임현진 | 2 |  |  |  |  | Y |  | 104 | 13-5 | 0 | 231.76 | A |  | 1626 | 1 | 0.14 | 1572 | 1.56 | 64 | 26 | 194 | 3:14 | 16 | 16 | 0 | 0 |  | 0 | 0 |  | N2 | 2019-12-13 00:51 | 2019-12-13 01:05 | 14 | 2019-12-13 00:38 | 27 |  |  |  |  | Y |  | Y | Y | [5 empty] | 4 | 0 | 12.92 | [23 empty] | 0.09 | 0.09 | B | [9 empty] | 1128 | 1723 | 64 | 0 | 0 | 108 | 0 | 845 | 0 | 202 | 0 | 0 | 0 | 9
2019-12-12 | C53600 | 3 | 중탄소 | AE4145MA3 |  | Al 탈산 | I | 31 | 29 | 51000 | 119.58 | A | A | A |  | 1 |  | 1 | 1560 | 1587 | 9500 |  |  | 9500 | 98.34 | 14 | 96600 | 1664 |  | INGOT | 63 | 50 |  |  | C53597 | 07 |  |  |  | 정종훈 |  |  |  | Y |  | N |  | 98.65 | 12-7 | 431.34 | 0 | A |  | 1658 | 2 | 0.39 | 1562 | 2.59 | 77 |  | 333 | 5:33 | 20 | 29 | 0 | 0 |  | 0 | 19 |  | AR | 2019-12-13 01:28 |  | 20 | 2019-12-13 01:08 | [5 empty] | Y | [5 empty] | N |  |  | 5 | 8 | 0.43 | [18 empty] | 0.9 |  |  |  |  | 0 | 0 | B |  |  | 4.029 | 33.083 | 52.884 | 0.252 | 13.125 | 1.598 | 1593.68 | 2094 | 0 | 1029 | 56 | 0 | 0 | 0 | 1797 | 0 | 301 | 398 | 0 | 0 | 17
2019-12-12 | A56055 | 1 | 고탄소 | AE1070LS | TUNDISH교체 | Al 탈산 | B | 5 | 35 | 52300 | 104.95 | A | A | A |  | 1 | 1 |  | 1520 | 1563 | 6600 |  |  | 6600 | 65 | 12 | 101532 | 1635 |  | Y | 48 | 43 |  |  | A56052 |  |  |  |  | 정용태 | 3 |  | Y |  |  |  |  | 101.75 | 12-9 | 0.08 | 208.42 | A |  | 1605 | 3 | 0.21 | 1563 | 0.74 | 88 | 39 | 305 | 5:05 | 30 | 25 | 114 | 0 |  | 0 |  |  | N2 | 2019-12-13 01:37 | 2019-12-13 02:01 | 22 | 2019-12-13 01:36 | 23 | [14 empty] | 0 | 409.86 | [19 empty] | 2.66 | 2.45 |  |  | 19.73 | 0 | A | [9 empty] | 0 | 0 | 1153 | 38 | 0 | 0 | 0 | 498 | 0 | 494 | 0 | 0 | 0 | 0 |  |  |  |  | 1
2019-12-12 | B56020 | 2 | 저탄소 | SHPG2 |  | Al 탈산 | B | 30 | 38 | 52050 | 90.62 | A | A |  | A | 1 |  | 1 | 1555 | 1557 | 7200 |  |  | 7200 | 85.1 | 10 | 84610 | 1645 |  | Y | 44 | 35 |  |  | B56017 | 05 |  |  |  | 임현진 | 2 |  |  |  |  | Y |  | 101.05 | 12-8 | 0 | 251.62 | A |  | 1617 | 1 | 0.14 | 1570 | 1.17 | 62 | 26 | 195 | 3:15 | 16 | 16 | 0 | 0 |  | 0 | 0 |  | N2 | 2019-12-13 01:55 | 2019-12-13 02:10 | 15 | 2019-12-13 01:43 | 27 |  |  |  |  | Y |  | Y | Y | [5 empty] | 4.5 | 0 | 10.57 | [23 empty] | 0.19 | 0.19 | A | [9 empty] | 979 | 1706 | 45 | 0 | 0 | 140 | 0 | 549 | 0 | 205 | 0 | 0 | 0 | 5
2019-12-12 | C53601 | 3 | 중탄소 | AE15B36C2 | 연주시작 | Si 탈산 | T | 32 | 75 | 48800 | 108.87 | A | A | A |  | 1 |  | 1 | 1535 | 1575 | 8890 |  |  | 8890 | 92.7 | 35 | 95900 | 1660 | 722 | Y | 55 | 52 |  |  | C53598 | 07 |  |  |  | 도주용 | 2 |  | Y |  |  | Y | 4 | 101.3 | 12-1 | 312.87 | 0 | A |  | 1652 | 2 | 0.41 | 1582 | 1.75 | 84 | 38 | 353 | 5:53 | 13 | 16 | 0 | 0 |  | 0 | 14 |  | AR | 2019-12-13 02:40 |  | 15 | 2019-12-13 02:26 | 28 |  |  |  |  | N | [5 empty] | N |  |  | 4.5 | 6.45 | 0 | [23 empty] | 0 | 0 | A |  |  | 20.11 | 15.922 | 52.667 | 0.485 | 2.618 | 3.307 | 1818.18 | 442 | 0 | 752 | 20 | 0 | 0 | 0 | 799 | 0 | 0 | 0 | 0 | 0 | 0 |  |  | 12 |  | 1
2019-12-12 | A56056 | 1 | 고탄소 | AE1070LS |  | Al 탈산 | B | 19 | 46 | 51100 | 98.7 | A | A | A |  | 1 | 1 |  | 1520 | 1555 | 5200 |  |  | 5200 | 61.46 | 10 | 84610 | 1587 |  | Y | 43 | 35 |  |  | A56053 |  |  |  |  | 정용태 | 2 |  | Y |  |  |  |  | 105.35 | 12-10 | 0 | 253.09 | A |  | 1587 | 3 | 0.21 | 1537 | 0.89 | 62 | 26 | 278 | 4:38 | 30 | 25 | 115 | 0 |  | 0 |  |  | N2 | 2019-12-13 02:36 | 2019-12-13 03:07 | 31 | 2019-12-13 02:36 | 31 |  |  |  |  | Y |  |  |  | Y | [5 empty] | 0 | 376.61 | [23 empty] | 33.47 | 0 | A | [9 empty] | 0 | 0 | 1149 | 61 | 0 | 0 | 0 | 597 | 0 | 542 | 0 | 0 | 0 | 53
2019-12-12 | B56021 | 2 | 저탄소 | SHPG2 |  | Al 탈산 | B | 29 | 39 | 51900 | 86.13 | A | A |  | A | 1 |  | 1 | 1555 | 1574 | 7600 |  |  | 7600 | 74.85 | 12 | 101532 | 1627 |  | Y | 43 | 37 |  |  | B56018 | 05 |  |  |  | 임현진 | 2 |  |  |  |  | Y |  | 105.9 | 13-2 | 0 | 161.83 | A |  | 1621 | 1 | 0.14 | 1573 | 1.45 | 65 | 23 | 192 | 3:12 | 16 | 16 | 0 | 0 |  | 0 | 0 |  | N2 | 2019-12-13 02:57 | 2019-12-13 03:16 | 19 | 2019-12-13 02:46 | 30 |  |  |  |  | Y |  | Y | Y | [5 empty] | 4 | 0 | 12.02 | [23 empty] | 0.08 | 0.08 | A | [9 empty] | 199 | 2464 | 48 | 0 | 0 | 100 | 0 | 746 | 0 | 202 | 0 | 0 | 0 | 5
2019-12-12 | A56057 | 1 | 고탄소 | AE1070LS |  | Al 탈산 | B | 15 | 40 | 52000 | 104.75 | A | A | A |  | 1 | 1 |  | 1520 | 1559 | 5300 |  |  | 5300 | 62.64 | 10 | 84610 | 1594 |  | N | 44 | 35 |  |  | A56054 |  |  |  |  | 정용태 | 3 |  | Y |  |  |  |  | 105 | 13-1 | 3.92 | 194.15 | A |  | 1594 | 3 | 0.2 | 1537 | 0.95 | 62 | 22 | 608 | 10:08 | 30 | 25 | 116 | 0 |  | 0 |  |  | N2 | 2019-12-13 03:45 | 2019-12-13 04:14 | 29 | 2019-12-13 03:44 | 30 | [8 empty] | Y | [5 empty] | 0 | 391.54 | [23 empty] | 94.21 | 0 | A | [9 empty] | 29 | 0 | 1213 | 30 | 0 | 0 | 0 | 548 | 0 | 495 | 0 | 0 | 0 | 33
2019-12-12 | C53602 | 3 | 중탄소 | AE15B36C2 | 연주종료 | Si 탈산 | T | 20 | 87 | 48850 | 92.05 | A | A | A |  | 1 |  | 1 | 1535 | 1537 | 8000 |  |  | 8000 | 72.99 | 40 | 109600 | 1613 |  | Y | 47 | 40 | [7 empty] | 정종훈 | 2 |  |  | Y |  | N | 4 | 108.3 | 12-5 | 336.33 | 0 | A |  | 1630 | 2 | 0.41 | 1569 | 1.85 | 71 | 39 | 371 | 6:11 | 13 | 14 | 0 | 0 |  | 0 | 12 |  | AR | 2019-12-13 03:51 |  | 14 | 2019-12-13 03:38 | 27 |  |  |  |  | N | [5 empty] | N |  |  | 4 | 5.08 | 0 | [23 empty] | 0.04 | 0 | A | [9 empty] | 350 | 0 | 933 | 0 | 0 | 0 | 0 | 831 | 0 | 0 | 0 | 0 | 0 | 12 |  |  | 7
2019-12-12 | B56022 | 2 | 저탄소 | SHPG2 | TUNDISH교체전 | Al 탈산 | B | 37 | 30 | 52000 | 87.42 | A | A |  | A | 1 |  | 1 | 1555 | 1577 | 7600 |  |  | 7600 | 80.21 | 12 | 94754 | 1656 | 355 | Y | 44 | 38 |  |  | B56019 | 05 |  |  |  | 임현진 | 2 |  |  |  |  | N |  | 106 | 13-5 | 0 | 253.73 | A |  | 1628 | 1 | 0.16 | 1577 | 1.36 | 69 | 28 | 289 | 4:49 | 16 | 16 | 0 | 0 |  | 0 | 0 |  | N2 | 2019-12-13 04:00 | 2019-12-13 04:20 | 20 | 2019-12-13 03:48 | 32 |  |  |  |  | Y |  | Y | Y | [5 empty] | 4.5 | 0 | 10.97 | [23 empty] | 0.1 | 0.1 | A | [9 empty] | 461 | 2263 | 14 | 0 | 0 | 109 | 0 | 549 | 0 | 204 | 0 | 0 | 0 | 16
2019-12-12 | A56058 | 1 | 고탄소 | AE1070LS |  | Al 탈산 | B | 18 | 15 | 53800 | 94.08 | A | A | A |  | 1 | 1 |  | 1520 | 1567 | 4800 |  |  | 4800 | 47.28 | 12 | 101532 | 1583 |  | Y | 49 | 30 |  |  | A56055 |  |  |  |  | 정용태 | 3 |  |  | Y |  |  |  | 101.45 | 13-3 | 0 | 212 | A |  | 1583 | 3 | 0.21 | 1544 | 0.87 | 69 | 25 | 279 | 4:39 | 30 | 25 | 117 | 0 |  | 0 |  |  | N2 | 2019-12-13 04:34 | 2019-12-13 05:18 | 45 | 2019-12-13 04:33 | 45 | [8 empty] | Y | [5 empty] | 0 | 288.32 | [23 empty] | 98.91 | 0 | A | [9 empty] | 0 | 0 | 1156 | 33 | 0 | 0 | 0 | 299 | 0 | 297 | 0 | 0 | 0 | 68
2019-12-12 | C53603 | 3 | 중탄소 | AE15B36C2 | 연주종료 | Si 탈산 | T | 22 | 67 | 49400 | 92.4 | A | A | A |  | 1 |  | 1 | 1535 | 1519 | 8100 |  |  | 8100 | 73.91 | 40 | 109600 | 1644 |  | Y | 41 | 38 | [7 empty] | 도주용 | 2 |  |  |  |  | Y | 4 | 105.45 | 12-6 | 250.19 | 0 | A |  | 1628 | 2 | 0.42 | 1564 | 1.68 | 66 | 33 | 378 | 6:18 | 13 | 13 | 0 | 0 |  | 0 | 13 |  | AR | 2019-12-13 05:04 |  | 17 | 2019-12-13 04:51 | 31 |  |  |  |  | N | [5 empty] | N |  |  | 5 | 9.75 | 0 | [23 empty] | 0 | 0 | B | [9 empty] | 445 | 0 | 912 | 0 | 0 | 0 | 0 | 1151 | 0 | 0 | 0 | 0 | 0 | 15 |  |  | 6
2019-12-12 | B56023 | 2 | 중탄소 | SM45CB | TUNDISH교체 | Si 탈산 | B | 38 | 22 | 53700 | 99.77 | A | A |  | A | 1 |  | 1 | 1540 | 1564 | 7600 |  |  | 7600 | 75.1 | 12 | 101196 | 1655 |  | Y | 49 | 41 | [7 empty] | 박용우 | 2 |  |  |  |  | Y |  | 101.6 | 13-2 | 7.83 | 314.37 | A |  | 1643 | 1 | 0.14 | 1580 | 1.41 | 87 | 40 | 340 | 5:40 | 14 | 20 | 0 | 0 |  | 0 | 0 |  | N2 | 2019-12-13 05:15 | 2019-12-13 05:45 | 29 | 2019-12-13 05:03 | 41 |  |  |  |  | Y |  | Y | Y | [5 empty] | 4.6 | 0 | 24.24 | [19 empty] | 2.01 |  |  |  | 0.09 | 0.09 | A | [9 empty] | 0 | 0 | 570 | 0 | 0 | 31 | 0 | 1367 | 0 | 509 | 0 | 0 | 0 | 22 |  |  | 9 |  | 1
2019-12-12 | A56059 | 1 | 고탄소 | AE1070LS |  | Al 탈산 | B | 5 | 36 | 52400 | 90.8 | A | A | A |  | 1 | 1 |  | 1520 | 1565 | 5300 |  |  | 5300 | 52.2 | 12 | 101532 | 1579 |  | Y | 45 | 34 | A56056히트 잔강B56024히트에 처리함. | [6 empty] | 정용태 | 3 |  |  | N |  |  |  | 105.8 | 13-3 | 0 | 177.58 | A |  | 1579 | 3 | 0.2 | 1536 | 0.96 | 61 | 25 | 273 | 4:33 | 30 | 25 | 118 | 0 |  | 0 |  |  | N2 | 2019-12-13 05:48 | 2019-12-13 06:22 | 34 | 2019-12-13 05:47 | 35 |  |  |  |  | Y |  |  |  | Y | [5 empty] | 0 | 286.27 | [23 empty] | 100.3 | 0 | A | [9 empty] | 57 | 0 | 1292 | 32 | 0 | 0 | 0 | 1335 | 0 | 447 | 0 | 0 | 0 | 18
2019-12-12 | C53604 | 3 | 중탄소 | AE15B36C2 | 연주종료 | Si 탈산 | T | 31 | 30 | 51500 | 94.8 | A | A | B |  | 1 |  | 1 | 1535 | 1580 | 7100 |  |  | 7100 | 74.04 | 35 | 95900 | 1633 |  | Y | 54 | 39 | [15 empty] | 99.75 | 12-8 | 314.01 | 0 | A |  | 1634 | 2 | 0.46 | 1571 | 2.42 | 73 | 30 | 395 | 6:35 | 13 | 14 | 0 | 0 |  | 0 | 10 |  | AR | 2019-12-13 06:08 |  | 25 | 2019-12-13 05:53 | 41 |  |  |  |  | N | [5 empty] | N |  |  |  | 11.99 | 0 | [23 empty] | 0.62 | 0 | A | [9 empty] | 207 | 0 | 796 | 0 | 0 | 0 | 0 | 791 | 0 | 0 | 0 | 0 | 0 | 0 |  |  | 5
2019-12-12 | B56024 | 2 | 중탄소 | SM45CB |  | Si 탈산 | B | 30 | 39 | 51950 | 93.25 | A | A |  | B | 1 |  | 1 | 1540 | 1554 | 6300 |  |  | 6300 | 41.89 | 20 | 150388 | 1625 |  | Y | 41 | 32 |  |  | A56056 | 05 |  |  |  | 임현진 | 2 |  |  |  |  | Y |  | 102.05 | 12-8 | 0 | 116.53 | A |  | 1621 | 1 | 0.16 | 1548 | 1.58 | 55 | 24 | 273 | 4:33 | 14 | 25 | 0 | 0 |  | 0 | 0 |  | N2 | 2019-12-13 06:25 | 2019-12-13 06:48 | 23 | 2019-12-13 06:12 | 36 |  |  |  |  | Y |  | Y | Y | [5 empty] | 4.6 | 0 | 50.43 | [23 empty] | 0.15 | 0.15 | A | [9 empty] | 0 | 0 | 496 | 0 | 0 | 0 | 0 | 552 | 0 | 216 | 0 | 0 | 0 | 42
2019-12-12 | A56060 | 1 | 고탄소 | AE1070LS |  | Al 탈산 | B | 19 | 47 | 51000 | 81.73 | A | B | B |  | 1 | 1 |  | 1520 | 1584 | 5000 |  |  | 5000 | 49.25 | 12 | 101532 | 1588 |  | Y | 46 | 32 |  |  | A56057 |  |  |  |  | 정용태 | 2 |  |  | Y |  |  |  | 106.8 | 13-2 | 0 | 255.24 | A |  | 1581 | 3 | 0.21 | 1549 | 0.91 | 74 | 30 | 271 | 4:31 | 30 | 25 | 119 | 0 |  | 0 |  |  | N2 | 2019-12-13 06:47 | 2019-12-13 07:26 | 39 | 2019-12-13 06:45 | 41 |  |  |  |  | Y |  |  |  | Y | [5 empty] | 0 | 240.48 | [23 empty] | 101.37 | 0 | A | [9 empty] | 14 | 0 | 1108 | 38 | 0 | 0 | 0 | 740 | 0 | 695 | 0 | 0 | 0 | 23
2019-12-12 | C53605 | 3 | 중탄소 | AE15B36C2 | 연주종료 | Si 탈산 | T | 32 | 76 | 48100 | 96.33 | A | B | B |  | 1 |  | 1 | 1535 | 1567 | 7000 |  |  | 7000 | 63.87 | 40 | 109600 | 1647 | 355 | Y | 53 | 37 | [7 empty] | 도주용 | 2 |  |  |  |  | Y |  | 104.15 | 12-3 | 156.22 | 0 | A |  | 1642 | 2 | 0.43 | 1568 | 2.31 | 70 | 33 | 324 | 5:24 | 13 | 22 | 0 | 0 |  | 0 | 10 |  | AR | 2019-12-13 07:18 |  | 21 | 2019-12-13 07:06 | 33 |  |  |  |  | N | [5 empty] | N |  |  |  | 10.51 | 0 | [23 empty] | 0.62 | 0 | A | [9 empty] | 235 | 0 | 1829 | 0 | 0 | 0 | 0 | 830 | 0 | 0 | 0 | 0 | 0 | 26 |  |  | 5
2019-12-12 | B56025 | 2 | 중탄소 | SM45C |  | Si 탈산 | B | 29 | 40 | 51950 | 90.28 | A | B |  | B | 1 |  | 1 | 1540 | 1536 | 6200 |  |  | 6200 | 121.4 | 6 | 51072 | 1627 |  | Y | 41 | 32 | [7 empty] | 임현진 | 2 |  |  |  |  | Y |  | 93.25 | 11-9 | 0 | 207.99 | A |  | 1605 | 1 | 0.17 | 1546 | 1.4 | 53 | 15 | 240 | 4:00 | 15 | 18 | 0 | 0 | 150 | 0 | 0 |  | N2 | 2019-12-13 07:21 | 2019-12-13 07:57 | 36 | 2019-12-13 07:11 | 46 |  |  |  |  | Y |  | Y | Y | [5 empty] | 5 | 0 | 38.66 | [23 empty] | 0.09 | 0.09 | A | [9 empty] | 0 | 0 | 11 | 0 | 0 | 150 | 0 | 778 | 0 | 311 | 0 | 0 | 0 | 10 |  |  | 4
2019-12-13 | A56061 | 1 | 고탄소 | AE1070LS |  | Al 탈산 | B | 37 | 31 | 52000 | 95.93 | B | B | B |  | 1 | 1 |  | 1520 | 1544 | 6300 |  |  | 6300 | 62.05 | 12 | 101532 | 1579 |  | Y | 52 | 39 | [7 empty] | 이호남 | 2 |  | Y |  |  |  |  | 107.95 | 13-7 | 0.05 | 333.47 | A |  | 1577 | 3 | 0.25 | 1542 | 0.81 | 67 | 29 | 465 | 7:45 | 30 | 25 | 120 | 0 |  | 0 |  |  | N2 | 2019-12-13 08:02 | 2019-12-13 08:32 | 30 | 2019-12-13 08:01 | 31 |  |  |  |  | Y |  |  |  | Y | [5 empty] | 0 | 296.53 | [23 empty] | 102.75 | 0 | A | [9 empty] | 0 | 0 | 1084 | 123 | 0 | 0 | 0 | 1254 | 0 | 991 | 0 | 0 | 0 | 38
2019-12-13 | C53606 | 3 | 중탄소 | AE15B36C2 | 연주종료 | Si 탈산 | T | 20 | 88 | 47900 | 98.87 | B | B | B |  | 1 |  | 1 | 1535 | 1548 | 7000 |  |  | 7000 | 72.99 | 35 | 95900 | 1774 |  | Y | 52 | 38 | [7 empty] | 박재승 | 3 |  |  |  |  | Y |  | 100.4 | 11-8 | 199.17 | 0 | A |  | 1628 | 2 | 0.4 | 1557 | 2.15 | 59 | 25 | 354 | 5:54 | 13 | 23 | 0 | 0 |  | 0 | 10 |  | AR | 2019-12-13 08:30 |  | 21 | 2019-12-13 08:17 | 35 |  |  |  |  | N | [5 empty] | N |  |  |  | 15.18 | 0 | [23 empty] | 0.01 | 0 | B | [9 empty] | 195 | 35 | 842 | 71 | 0 | 0 | 0 | 595 | 0 | 0 | 0 | 0 | 0 | 0 |  |  | 5
2019-12-13 | B56026 | 2 | 중탄소 | SM45C |  | Si 탈산 | B | 15 | 41 | 51300 | 83.58 | B | B |  | B | 1 |  | 1 | 1540 | 1565 | 5500 |  |  | 5500 | 57.88 | 12 | 95032 | 1616 |  | Y | 41 | 27 | [7 empty] | 최남길 | 2 |  |  |  |  | Y |  | 102.8 | 12-9 | 1.33 | 77.61 | A |  | 1598 | 1 | 0.16 | 1549 | 1.5 | 56 | 15 | 227 | 3:47 | 15 | 15 | 0 | 0 |  | 0 | 0 |  | N2 | 2019-12-13 08:17 | 2019-12-13 08:57 | 39 | 2019-12-13 08:05 | 52 |  |  |  |  | Y |  | Y | Y | [5 empty] | 4 | 0 | 24.1 | [23 empty] | 0.1 | 0.1 | A | [9 empty] | 0 | 0 | 78 | 0 | 0 | 172 | 0 | 839 | 0 | 0 | 0 | 0 | 0 | 10
2019-12-13 | A56062 | 1 | 고탄소 | AE1070LS | TUNDISH교체전 | Al 탈산 | B | 18 | 16 | 53100 | 95.17 | B | B | B |  | 1 | 1 |  | 1520 | 1530 | 6100 |  |  | 6100 | 62.56 | 12 | 97506 | 1589 |  | Y | 54 | 38 | [7 empty] | 이호남 | 2 |  |  | Y |  |  |  | 109.8 | 14-2 | 0 | 200.05 | A |  | 1589 | 3 | 0.21 | 1544 | 1.1 | 69 | 30 | 280 | 4:40 | 30 | 25 | 121 | 0 |  | 0 |  |  | N2 | 2019-12-13 09:10 | 2019-12-13 09:39 | 29 | 2019-12-13 09:09 | 31 |  |  |  |  | Y |  |  |  | Y | [5 empty] | 0 | 285.7 | [23 empty] | 119.33 | 0 | A | [9 empty] | 19 | 0 | 1157 | 20 | 0 | 0 | 0 | 792 | 0 | 797 | 0 | 0 | 0 | 53
2019-12-13 | B56027 | 2 | 중탄소 | SM45C |  | Si 탈산 | B | 38 | 23 | 53200 | 98.37 | B | B |  | B | 1 |  | 1 | 1540 | 1555 | 6900 |  |  | 6900 | 73.69 | 11 | 93632 | 1626 |  | Y | 46 | 35 | [7 empty] | 최남길 | 2 |  |  |  |  | Y |  | 101.25 | 13-1 | 0 | 193.22 | A |  | 1608 | 1 | 0.16 | 1558 | 0.95 | 65 | 31 | 298 | 4:58 | 15 | 15 | 0 | 0 |  | 0 | 0 |  | N2 | 2019-12-13 09:34 | 2019-12-13 10:04 | 30 | 2019-12-13 09:25 | 39 |  |  |  |  | Y |  | Y | Y | [5 empty] | 3.5 | 0 | 25.87 | [23 empty] | 0.14 | 0.14 | A | [9 empty] | 0 | 0 | 197 | 0 | 0 | 168 | 0 | 1108 | 0 | 0 | 0 | 0 | 0 | 30 |  |  | 5
2019-12-13 | C53607 | 3 | 중탄소 | AE15B36C2 | 연주종료 | Si 탈산 | T | 22 | 68 | 49000 | 96.05 | B | B | B |  | 1 |  | 1 | 1535 | 1514 | 8000 |  |  | 8000 | 83.42 | 35 | 95900 | 1628 |  | Y | 59 | 43 | HMI통신 이상으로 작업 지연 | [6 empty] | 박재승 | 3 |  |  |  |  | Y |  | 96.9 | 11-8 | 322.58 | 0 | A |  | 1624 | 2 | 0.47 | 1559 | 2.41 | 61 | 30 | 334 | 5:34 | 13 | 16 | 0 | 0 |  | 0 | 10 |  | AR | 2019-12-13 09:42 |  | 17 | 2019-12-13 09:31 | 28 |  |  |  |  | N | [5 empty] | N |  |  |  | 15.26 | 0 | [23 empty] | 0.85 | 0 | B | [9 empty] | 272 | 0 | 1193 | 0 | 0 | 0 | 0 | 598 | 0 | 0 | 0 | 0 | 0 | 0 |  |  | 5
2019-12-13 | A56063 | 1 | 중탄소 | SM48CH | TUNDISH교체 | Si 탈산 | B | 5 | 37 | 52200 | 88.87 | B | B | B |  | 1 | 1 |  | 1530 | 1525 | 6700 |  |  | 6700 | 79.19 | 10 | 84610 | 1623 |  | Y | 41 | 36 | [7 empty] | 이호남 | 2 |  | Y |  |  |  |  | 103.8 | 13-1 | 0 | 282.46 | A |  | 1627 | 3 | 0.22 | 1579 | 1.04 | 88 | 29 | 277 | 4:37 | 16 | 18 | 122 | 0 |  | 0 |  |  | N2 | 2019-12-13 10:22 | 2019-12-13 11:11 | 49 | 2019-12-13 10:20 | 51 |  |  |  |  | Y |  |  |  | Y | [5 empty] | 0 | 335.03 | [19 empty] | 2.39 | 1.68 |  |  | 4.18 | 0 | A | [9 empty] | 99 | 0 | 694 | 12 | 0 | 0 | 0 | 495 | 0 | 448 | 0 | 0 | 0 | 17 |  |  |  |  | 1
2019-12-13 | B56028 | 2 | 중탄소 | SM45C |  | Si 탈산 | B | 31 | 31 | 52300 | 102.32 | B | B |  | B | 1 |  | 1 | 1540 | 1527 | 7100 |  |  | 7100 | 75.83 | 11 | 93632 | 1624 |  | Y | 50 | 35 | [7 empty] | 최남길 | 2 |  |  |  |  | Y |  | 104.4 | 13-3 | 0.32 | 238.6 | A |  | 1617 | 1 | 0.14 | 1552 | 1.39 | 59 | 26 | 208 | 3:28 | 15 | 22 | 0 | 0 |  | 0 | 0 |  | N2 | 2019-12-13 10:45 | 2019-12-13 11:10 | 25 | 2019-12-13 10:32 | 38 |  |  |  |  | Y |  | Y | Y | [5 empty] | 4 | 0 | 32.34 | [23 empty] | 0.11 | 0.11 | A | [9 empty] | 0 | 0 | 30 | 0 | 0 | 163 | 0 | 858 | 0 | 0 | 0 | 0 | 0 | 25 |  |  | 5
2019-12-13 | C53608 | 3 | 중탄소 | AE15B36C2 | TUNDISH교체전 | Si 탈산 | T | 21 | 1 | 51950 | 186.87 | B | B | B |  | 1 |  | 2 | 1535 | 1542 | 6600 |  |  | 6600 | 67.54 | 36 | 97727 | 1636 |  | Y | 48 | 35 | [7 empty] | 박재승 | 3 |  |  |  |  | Y |  | 93.3 | 12-7 | 130.67 | 0 | A |  | 1552 | 2 | 0.43 | 1552 | 0 | 54 | 30 | 332 | 5:32 | 13 | 16 | 0 | 0 |  | 0 |  |  | AR | 2019-12-13 12:30 |  | -86 | 2019-12-13 10:34 | 30 |  |  |  |  | Y | [9 empty] | 11.13 | 0 | [23 empty] | 0.85 | 0 | B | [9 empty] | 175 | 0 | 1225 | 0 | 0 | 0 | 0 | 700 | 0 | 0 | 0 | 0 | 0 | 40 |  |  | 5
2019-12-13 | A56064 | 1 | 중탄소 | SM48CH |  | Si 탈산 | B | 19 | 48 | 50500 | 101.97 | B | B |  | B | 1 |  | 1 | 1530 | 1588 | 4900 |  |  | 4900 | 48.26 | 12 | 101532 | 1646 |  | Y | 42 | 26 | [7 empty] | 이호남 | 2 |  |  | Y |  |  |  | 99.5 | 12-4 | 3.21 | 137.74 | A |  | 1632 | 1 | 0.13 | 1565 | 1.39 | 74 | 34 | 245 | 4:05 | 16 | 17 | 0 | 0 |  | 0 | 0 |  | N2 | 2019-12-13 11:36 | 2019-12-13 12:12 | 36 | 2019-12-13 11:07 | 66 |  |  |  |  | Y | [8 empty] | 4 | 0 | 24.86 | [20 empty] | 2.01 |  |  | 0.45 | 0.45 | A | [9 empty] | 30 | 0 | 501 | 0 | 0 | 0 | 0 | 397 | 0 | 309 | 0 | 0 | 0 | 12 |  |  | 5
2019-12-13 | B56029 | 2 | 중탄소 | SM45C |  | Si 탈산 | B | 29 | 41 | 52150 | 105.85 | B | B | B |  | 1 |  | 1 | 1540 | 1534 | 6100 |  |  | 6100 | 39.81 | 18 | 153216 | 1627 |  | Y | 42 | 30 | [7 empty] | 최남길 | 2 |  |  |  |  | Y |  | 93.55 | 11-9 | 0 | 199.93 | A |  | 1607 | 2 | 0.44 | 1552 | 1.49 | 59 | 20 | 355 | 5:55 | 15 | 15 | 0 | 0 |  | 0 | 10 |  | N2 | 2019-12-13 11:52 | 2019-12-13 12:19 | 26 | 2019-12-13 11:24 | 54 |  |  |  |  | Y | [5 empty] | N |  |  |  | 5.57 | 0 | [23 empty] | 0.85 | 0 | A | [9 empty] | 0 | 0 | 0 | 0 | 0 | 178 | 0 | 1177 | 0 | 0 | 0 | 0 | 0 | 15 |  |  | 20
2019-12-13 | A56065 | 1 | 중탄소 | SM48CH |  | Si 탈산 | B | 37 | 32 | 52100 | 105.08 | B | B |  | B | 1 |  | 1 | 1530 | 1586 | 5900 |  |  | 5900 | 69.73 | 10 | 84610 | 1644 |  | Y | 42 | 34 | [7 empty] | 이호남 | 2 |  | Y |  |  | Y |  | 96.3 | 12-4 | 0 | 269.2 | A |  | 1628 | 1 | 0.1 | 1560 | 1.26 | 69 | 32 | 277 | 4:37 | 16 | 17 | 0 | 0 |  | 0 | 0 |  | N2 | 2019-12-13 12:44 | 2019-12-13 13:12 | 28 | 2019-12-13 12:18 | 54 |  |  |  |  | Y | [8 empty] | 4 | 0 | 22.73 | [23 empty] | 0.36 | 0.36 | A | [9 empty] | 43 | 0 | 751 | 0 | 0 | 0 | 0 | 952 | 0 | 597 | 0 | 0 | 0 | 0 |  |  | 5
2019-12-13 | B56030 | 2 | 중탄소 | SM45CM10 |  | Si 탈산 | B | 15 | 42 | 51400 | 103.07 | B | B | B |  | 1 |  | 1 | 1540 | 1535 | 6300 |  |  | 6300 | 185.6 | 4 | 33944 | 1644 | 710 | Y | 42 | 30 | [7 empty] | 최남길 | 2 |  |  |  |  | N |  | 95.9 | 12-1 | 0 | 223.57 | A |  | 1612 | 2 | 0.4 | 1561 | 1.11 | 68 | 26 | 391 | 6:31 | 20 | 20 | 0 | 0 |  | 0 | 5 |  | AR | 2019-12-13 12:49 | 2019-12-13 13:21 | 32 | 2019-12-13 12:43 | 38 |  |  |  |  | Y | [5 empty] | N |  |  |  | 7.76 | 0 | [20 empty] | 0.45 |  |  | 0.85 | 0 | A | [9 empty] | 0 | 0 | 21 | 0 | 0 | 176 | 0 | 1177 | 0 | 0 | 0 | 0 | 0 | 8 |  |  | 5
2019-12-13 | C53609 | 3 | 중탄소 | AE1141M | 연주시작 | Si 탈산 | T | 32 | 77 | 48250 | 127.92 | B | B | B |  | 1 |  | 1 | 1535 | 1505 | 10600 |  |  | 10600 | 116.93 | 33 | 90651 | 1665 |  | Y | 74 | 58 | [7 empty] | 박재승 | 3 |  |  |  |  | Y |  | 92.2 | 11-2 | 390.89 | 0 | A |  | 1630 | 2 | 0.46 | 1583 | 2.76 | 91 | 47 | 324 | 5:24 | 5 | 5 | 0 | 0 |  | 0 | 10 |  | AR | 2019-12-13 13:22 |  | 30 | 2019-12-13 13:07 | 45 |  |  |  |  | Y | [5 empty] | N |  |  |  | 5.57 | 0 | [23 empty] | 0.85 | 0 | A | [9 empty] | 0 | 0 | 1242 | 0 | 0 | 0 | 0 | 994 | 0 | 0 | 0 | 0 | 0 | 0 |  |  |  |  | 1
2019-12-13 | A56066 | 1 | 중탄소 | SM48CH |  | Si 탈산 | B | 38 | 24 | 53300 | 98.45 | B | B |  | B | 1 |  | 1 | 1530 | 1568 | 5700 |  |  | 5700 | 67.37 | 10 | 84610 | 1616 | 363 | Y | 45 | 34 | [7 empty] | 이호남 | 2 |  |  | Y |  |  |  | 100.45 | 12-10 | 0 | 398.8 | A |  | 1626 | 1 | 0.1 | 1565 | 1.47 | 74 | 35 | 220 | 3:40 | 16 | 16 | 0 | 0 | 85 | 0 | 0 |  | N2 | 2019-12-13 13:39 | 2019-12-13 14:08 | 29 | 2019-12-13 13:17 | 51 |  |  |  |  | Y | [8 empty] | 4 | 0 | 18.75 | [23 empty] | 0.36 | 0.36 | A | [9 empty] | 0 | 0 | 537 | 0 | 0 | 0 | 0 | 299 | 0 | 198 | 0 | 0 | 0 | 12 |  |  | 5
2019-12-13 | B56031 | 2 | 중탄소 | SM45CM10 | TUNDISH교체전 | Si 탈산 | B | 18 | 17 | 53700 | 102.27 | B | B |  | D | 1 |  | 1 | 1540 | 1524 | 7300 |  |  | 7300 | 85.57 | 12 | 85314 | 1634 |  | Y | 54 | 43 | [7 empty] | 최남길 | 2 |  |  |  |  | N |  | 88.1 | 11-8 | 256.7 | 0 | A |  | 1622 | 1 | 0.08 | 1562 | 1.38 | 69 | 37 | 175 | 2:55 | 20 | 21 | 0 | 0 |  | 0 | 0 |  | AR | 2019-12-13 14:14 | 2019-12-13 14:25 | 12 | 2019-12-13 14:03 | 22 |  |  |  |  | Y |  | Y | Y | [5 empty] | 5 | 13.08 | 0 | [20 empty] | 1.02 |  |  | 0.16 | 0.16 | A | [9 empty] | 0 | 0 | 20 | 0 | 0 | 163 | 0 | 1617 | 0 | 0 | 0 | 0 | 0 | 0
2019-12-13 | C53610 | 3 | 중탄소 | AE1141M | 연주종료 | Si 탈산 | T | 20 | 89 | 49600 | 88.87 | B | B | D |  | 1 |  | 1 | 1535 | 1518 | 7600 |  |  | 7600 | 83.84 | 33 | 90651 | 1622 |  | Y | 55 | 41 | [7 empty] | 박재승 | 3 |  |  |  |  | Y |  | 96.05 | 11-3 | 209.54 | 0 | A |  | 1615 | 2 | 0.44 | 1566 | 2.88 | 74 | 28 | 317 | 5:17 | 5 | 5 | 0 | 0 |  | 0 | 10 |  | AR | 2019-12-13 14:08 |  | 48 | 2019-12-13 13:50 | 66 |  |  |  |  | Y | [5 empty] | N |  |  |  | 3.49 | 0 | [23 empty] | 0.25 | 0 | A | [9 empty] | 0 | 0 | 765 | 0 | 0 | 0 | 0 | 407 | 0 | 0 | 0 | 0 | 0 | 0
2019-12-13 | A56067 | 1 | 중탄소 | SM48CH |  | Si 탈산 | B | 31 | 32 | 51800 | 79.23 | B | D | D |  | 1 |  | 1 | 1530 | 1545 | 6200 |  |  | 6200 | 61.06 | 12 | 101532 | 1623 |  | Y | 46 | 32 | [7 empty] | 이호남 | 2 |  | Y |  |  |  |  | 102.4 | 12-10 | 0.02 | 190.89 | A |  | 1613 | 2 | 0.4 | 1566 | 1.52 | 75 | 29 | 314 | 5:14 | 16 | 16 | 0 | 0 |  | 0 |  |  | N2 | 2019-12-13 14:44 | 2019-12-13 15:05 | 21 | 2019-12-13 14:41 | 24 | [14 empty] | 0.13 | 4.52 | [23 empty] | 0 | 0.01 | A | [9 empty] | 0 | 0 | 608 | 0 | 0 | 0 | 0 | 1191 | 0 | 699 | 0 | 0 | 0 | 16
2019-12-13 | B56032 | 2 | 중탄소 | SCM440 | TUNDISH교체 | Al 탈산 | B | 19 | 49 | 50500 | 100.13 | B | D |  | D | 1 |  | 1 | 1540 | 1536 | 9000 |  |  | 9000 | 95.95 | 12 | 93794 | 1647 |  | Y | 52 | 46 | [7 empty] | 최남길 | 2 |  |  |  |  | Y |  |  |  | 0.2 | 383.65 | A |  | 1644 | 1 | 0.11 | 1590 | 1.21 | 94 | 45 | 296 | 4:56 | 15 | 21 | 0 | 0 |  | 0 | 0 |  | N2 | 2019-12-13 15:19 | 2019-12-13 15:47 | 28 | 2019-12-13 15:09 | 39 |  |  |  |  | N | 미투입강종 | Y | Y | [5 empty] | 3.5 | 0 | 20.62 | [19 empty] | 2.53 | 1.3 |  |  | 0.22 | 0.22 | A | [9 empty] | 1407 | 0 | 54 | 0 | 0 | 164 | 0 | 1113 | 0 | 571 | 0 | 0 | 0 | 0 |  |  | 7 |  | 1
2019-12-13 | C53611 | 3 | 중탄소 | AE1141M | 연주종료 | Si 탈산 | T | 22 | 69 | 47550 | 93.05 | B | D | D |  | 1 |  | 1 | 1535 | 1552 | 7300 |  |  | 7300 | 73.82 | 36 | 98892 | 1647 |  | N | 57 | 44 | [15 empty] | 89.9 | 11-1 | 208.07 | 0 | A |  | 1632 | 2 | 0.43 | 1571 | 2.77 | 79 | 28 | 302 | 5:02 | 5 | 10 | 0 | 0 |  | 0 | 10 |  | AR | 2019-12-13 15:27 |  | 42 | 2019-12-13 15:12 | 57 |  |  |  |  | Y | [5 empty] | N |  |  |  | 4.56 | 0 | [23 empty] | 0.18 | 0 | A | [9 empty] | 0 | 0 | 1699 | 0 | 0 | 0 | 0 | 389 | 0 | 0 | 0 | 0 | 0 | 11
2019-12-13 | A56068 | 1 | 중탄소 | SM48CH |  | Si 탈산 | B | 5 | 38 | 50500 | 96.35 | D | D |  | D | 1 |  | 1 | 1530 | 1556 | 5400 |  |  | 5400 | 63.82 | 10 | 84610 | 1628 |  | Y | 47 | 25 | [7 empty] | 김덕진 | 2 |  |  | Y |  |  |  | 98.95 | 12-5 | 0 | 248.95 | A |  | 1602 | 1 | 0.09 | 1555 | 1.21 | 64 | 21 | 805 | 13:25 | 16 | 16 | 0 | 0 |  | 0 | 0 |  | N2 | 2019-12-13 16:03 | 2019-12-13 16:14 | 11 | 2019-12-13 15:52 | 22 |  |  |  |  | Y | [8 empty] | 3.5 | 0 | 13.36 | [23 empty] | 0.18 | 0.18 | A | [9 empty] | 71 | 0 | 685 | 0 | 0 | 0 | 0 | 405 | 0 | 197 | 0 | 0 | 0 | 30 |  |  | 5
2019-12-13 | B56033 | 2 | 중탄소 | SCM440 |  | Al 탈산 | B | 29 | 42 | 52350 | 77.63 | D | D | D |  | 1 |  | 1 | 1540 | 1554 | 7000 |  |  | 7000 | 81 | 10 | 86420 | 1625 |  | Y | 46 | 35 | [7 empty] | 김익규 | 3 |  |  |  |  | Y |  | 98.85 | 12-5 | 0 | 246.35 | A |  | 1619 | 2 | 0.39 | 1568 | 1.76 | 72 | 25 | 307 | 5:07 | 15 | 15 | 0 | 0 |  | 0 |  |  | N2 | 2019-12-13 15:59 | 2019-12-13 16:56 | 57 | 2019-12-13 15:57 | 60 | [14 empty] | 0.99 | 3.56 | [20 empty] | 1.01 |  |  | 0 | 0.09 | A | [9 empty] | 1516 | 0 | 251 | 0 | 0 | 141 | 0 | 893 | 0 | 602 | 0 | 0 | 0 | 12 |  |  | 5
2019-12-13 | C53612 | 3 | 중탄소 | AE1141M | TUNDISH교체전 | Si 탈산 | T | 21 | 2 | 54200 | 85.42 | D | D | D |  | 1 |  | 1 | 1535 | 1530 | 7100 |  |  | 7100 | 86.15 | 30 | 82410 | 1620 |  | Y | 51 | 37 | [15 empty] | 91.75 | 12-5 | 189.36 | 0 | A |  | 1617 | 2 | 0.45 | 1571 | 2.71 | 79 | 28 | 325 | 5:25 | 5 | 5 | 0 | 0 |  | 0 |  |  | AR | 2019-12-13 16:34 |  | 34 | 2019-12-13 16:17 | 52 | [14 empty] | 3.57 | 0.13 | [23 empty] | 0.39 | 0 | B | [9 empty] | 0 | 0 | 1817 | 0 | 0 | 0 | 0 | 406 | 0 | 0 | 0 | 0 | 0 | 33
2019-12-13 | A56069 | 1 | 중탄소 | SM48CH |  | Si 탈산 | B | 37 | 33 | 50800 | 82.73 | D | D |  | D | 1 |  | 1 | 1530 | 1518 | 6800 |  |  | 6800 | 66.97 | 12 | 101532 | 1608 |  | Y | 50 | 34 | [7 empty] | 김덕진 | 2 |  |  | Y |  |  |  | 0 | 10-1 | 0.05 | 313.72 | A |  | 1604 | 1 | 0.2 | 1557 | 1.67 | 66 | 27 | 240 | 4:00 | 16 | 19 | 0 | 0 |  | 0 | 0 |  | N2 | 2019-12-13 16:50 | 2019-12-13 17:13 | 24 | 2019-12-13 16:41 | 32 |  |  |  |  | Y | [8 empty] | 3.5 | 0 | 11 | [23 empty] | 0.12 | 0.12 | A | [9 empty] | 0 | 0 | 679 | 0 | 0 | 0 | 0 | 297 | 0 | 97 | 0 | 0 | 0 | 0 |  |  | 5
2019-12-13 | B56034 | 2 | 중탄소 | SCM440 | 연주종료 | Al 탈산 | B | 15 | 43 | 51700 | 89.8 | D | D | D |  | 1 |  | 1 | 1540 | 1556 | 7100 |  |  | 7100 | 77.64 | 12 | 91448 | 1636 |  | Y | 54 | 35 | [7 empty] | 김익규 | 3 |  |  |  |  | Y |  | 91.9 | 11-7 | 0 | 304.01 | A |  | 1612 | 2 | 0.41 | 1566 | 1.7 | 70 | 19 | 332 | 5:32 | 15 | 15 | 0 | 0 |  | 0 |  |  | N2 | 2019-12-13 17:11 | 2019-12-13 17:54 | 43 | 2019-12-13 17:03 | 51 | [14 empty] | 5.29 | 0 | [20 empty] | 0.59 |  |  | 0.07 | 0 | A | [9 empty] | 1193 | 0 | 252 | 0 | 0 | 154 | 0 | 878 | 0 | 592 | 0 | 0 | 0 | 19 |  |  | 5
2019-12-13 | C53613 | 3 | 중탄소 | AE4140I4 |  | Al 탈산 | I | 32 | 78 | 49200 | 104.7 | D | D | D |  | 1 |  | 1 | 1560 | 1552 | 8800 |  |  | 8800 | 91.67 | 20 | 96000 | 1571 |  | INGOT | 55 | 46 | [15 empty] | 101.35 | 11-10 | 231.04 | 0 | A |  | 1645 | 2 | 0.42 | 1570 | 2.08 | 79 |  | 272 | 4:32 | 20 | 23 | 0 | 0 |  | 0 |  |  | AR | 2019-12-13 18:02 |  | 26 | 2019-12-13 17:48 | [5 empty] | Y | [5 empty] | N |  |  |  | 16.19 | 0 | [18 empty] | 1 |  |  |  |  | 0.34 | 0 | A | [9 empty] | 1586 | 0 | 1034 | 0 | 0 | 0 | 0 | 832 | 0 | 299 | 0 | 0 | 0 | 39 |  |  | 14
2019-12-13 | A56070 | 1 | 중탄소 | SM48CH |  | Si 탈산 | B | 38 | 25 | 53700 | 83.97 | D | D | D |  | 1 | 1 |  | 1530 | 1546 | 4700 |  |  | 4700 | 46.29 | 12 | 101532 | 1618 |  | Y | 40 | 25 | [7 empty] | 김덕진 | 2 |  | Y |  |  |  |  | 100.2 | 12-10 | 0.58 | 284.32 | A |  | 1618 | 3 | 0.23 | 1567 | 1.21 | 76 | 36 | 287 | 4:47 | 16 | 20 | 1 | 0 |  | 0 |  |  | N2 | 2019-12-13 17:52 | 2019-12-13 18:19 | 27 | 2019-12-13 17:51 | 28 |  |  |  |  | Y |  |  |  | Y | [5 empty] | 0 | 213.21 | [23 empty] | 12.65 | 0.5 | A | [9 empty] | 0 | 0 | 187 | 20 | 0 | 0 | 0 | 489 | 0 | 98 | 0 | 0 | 0 | 28
2019-12-13 | B56035 | 2 | 중탄소 | SCM440 | 연주시작 | Al 탈산 | B | 15 | 44 | 53650 | 112.03 | D | D |  | A | 2 |  | 1 | 1540 | 1524 | 9400 | 7600 |  | 17000 | 174.61 | 12 | 97362 | 1645 |  | Y | 62 | 47 | 래들교체후재작업 | Y | [5 empty] | 김익규 | 2 |  |  |  |  | Y |  | 117.45 | 14-3 | 0 | 250.13 | A |  | 1658 | 1 | 0.15 | 1590 | 1.63 | 94 | 45 | 332 | 5:32 | 15 | 20 | 0 | 0 | 88 | 0 | 0 |  | N2 | 2019-12-13 22:41 | 2019-12-13 22:57 | 16 | 2019-12-13 22:30 | 27 |  |  |  |  | N | 미투입강종 | Y | Y | [6 empty] | 0 | 36.16 | [19 empty] | 1.79 |  |  |  | 0.17 | 0.17 | A | [9 empty] | 1809 | 30 | 1005 | 20 | 0 | 188 | 0 | 1257 | 0 | 899 | 221 | 0 | 0 | 108 |  |  | 9 |  | 1
2019-12-13 | A56071 | 1 | 중탄소 | SM48CH |  | Si 탈산 | B | 31 | 33 | 52200 | 87.7 | D | D |  | D | 1 |  | 1 | 1530 | 1535 | 5200 |  |  | 5200 | 61.46 | 10 | 84610 | 1618 |  | Y | 46 | 29 | [7 empty] | 김덕진 | 2 |  |  | Y |  |  |  | 94.2 | 12-1 | 0 | 272.17 | A |  | 1602 | 1 | 0.08 | 1549 | 1.74 | 58 | 24 | 222 | 3:42 | 16 | 17 | 0 | 0 |  | 0 | 0 |  | N2 | 2019-12-13 18:58 | 2019-12-13 19:20 | 22 | 2019-12-13 18:42 | 38 | [14 empty] | 0 | 11.35 | [23 empty] | 0.3 | 0.3 | A | [9 empty] | 0 | 0 | 676 | 0 | 0 | 0 | 0 | 503 | 0 | 199 | 0 | 0 | 0 | 19
2019-12-13 | A56072 | 1 | 중탄소 | SM48CH |  | Si 탈산 | B | 5 | 39 | 53500 | 69.82 | D | D | D |  | 1 | 1 |  | 1530 | 1550 | 4900 |  |  | 4900 | 48.26 | 12 | 101532 | 1607 |  | Y | 40 | 28 | [7 empty] | 김덕진 | 2 |  |  | Y |  |  |  | 99 | 12-5 | 0.01 | 267.15 | A |  | 1607 | 3 | 0.2 | 1551 | 1.87 | 60 | 22 | 238 | 3:58 | 16 | 16 | 3 | 0 |  | 0 |  |  | N2 | 2019-12-13 19:40 | 2019-12-13 20:15 | 35 | 2019-12-13 19:39 | 36 |  |  |  |  | Y |  |  |  | Y | [5 empty] | 0 | 153.65 | [23 empty] | 0 | 0.77 | A | [9 empty] | 0 | 0 | 662 | 16 | 0 | 0 | 0 | 199 | 0 | 196 | 0 | 0 | 0 | 36
2019-12-13 | B56036 | 2 | 저탄소 | SNCM23HI2 |  | Al 탈산 | I | 29 | 43 | 50500 | -47.53 | D | D |  | D | 2 |  | 1 | 1560 | 0 | 0 | 11200 |  | 11200 | 119.15 | 10 | 94000 | 0 |  | INGOT | 1 | 0 | 래들교체함 | Y | [5 empty] | 김익규 | 0 |  |  |  |  | N |  | 100.6 | 12-6 | 0 | 0.17 | A |  | 1638 | 1 | 0.1 | 1588 | 1.11 | 84 |  | 175 | 2:55 | 20 | 20 | 0 | 0 |  | 0 | 0 |  | AR | 2019-12-13 21:04 |  | 25 | 2019-12-13 20:54 | [15 empty] | 12.53 | 0 | [18 empty] | 0.9 |  |  |  |  | 0 | 0 | A | [9 empty] | 590 | 0 | 679 | 0 | 0 | 257 | 0 | 556 | 0 | 285 | 0 | 0 | 0 | 38
2019-12-13 | A56073 | 1 | 중탄소 | SM48CH |  | Si 탈산 | B | 37 | 34 | 53600 | 74.48 | D | D | D |  | 1 | 1 |  | 1530 | 1537 | 5100 |  |  | 5100 | 60.28 | 10 | 84610 | 1608 |  | Y | 42 | 26 | [7 empty] | 김덕진 | 2 |  |  | Y |  |  |  | 102.55 | 12-10 | 0.6 | 273.39 | A |  | 1608 | 3 | 0.2 | 1558 | 1.56 | 67 | 28 | 265 | 4:25 | 16 | 16 | 4 | 0 |  | 0 |  |  | N2 | 2019-12-13 20:46 | 2019-12-13 21:12 | 26 | 2019-12-13 20:45 | 27 |  |  |  |  | Y |  |  |  | Y | [5 empty] | 0 | 170.59 | [23 empty] | 0 | 1.99 | A | [9 empty] | 0 | 0 | 666 | 10 | 0 | 0 | 0 | 493 | 0 | 392 | 51 | 0 | 0 | 19
2019-12-13 | A56074 | 1 | 중탄소 | SM48CH |  | Si 탈산 | B | 38 | 26 | 52600 | 66.08 | D | D | D |  | 1 | 1 |  | 1530 | 1532 | 5000 |  |  | 5000 | 49.25 | 12 | 101532 | 1603 |  | Y | 39 | 26 | [7 empty] | 김덕진 | 2 |  | Y |  |  |  |  | 102.4 | 13-2 | 0 | 163.45 | A |  | 1603 | 3 | 0.18 | 1560 | 1.72 | 69 | 31 | 298 | 4:58 | 16 | 16 | 5 | 0 |  | 0 |  |  | N2 | 2019-12-13 21:44 | 2019-12-13 22:12 | 28 | 2019-12-13 21:42 | 30 | [8 empty] | Y | [5 empty] | 0 | 128.23 | [23 empty] | 0 | 0.01 | A | [9 empty] | 42 | 19 | 683 | 17 | 0 | 0 | 0 | 397 | 0 | 587 | 51 | 0 | 0 | 25
2019-12-13 | B56037 | 2 | 중탄소 | SCM440 |  | Al 탈산 | B | 19 | 51 | 50350 | 102.37 | D | A |  | A | 2 |  | 1 | 1540 | 1536 | 8400 | 0 |  | 8400 | 87.75 | 12 | 95724 | 1635 |  | Y | 51 | 41 | 래들교체 후 재작업 | Y | [5 empty] | 김익규 | 2 |  |  |  |  | Y |  | 109.65 | 13-4 | 2.41 | 178.97 | A |  | 1616 | 1 | 0.14 | 1568 | 1.08 | 72 | 33 | 333 | 5:33 | 15 | 16 | 0 | 0 |  | 0 | 0 |  | N2 | 2019-12-13 23:35 | 2019-12-14 00:03 | 29 | 2019-12-13 23:22 | 41 |  |  |  |  | N | 미투입강종 | Y | Y | [5 empty] | 2.8 | 0 | 20.49 | [20 empty] | 0.84 |  |  | 0.14 | 0.14 | A | [9 empty] | 888 | 0 | 463 | 0 | 0 | 153 | 0 | 605 | 0 | 210 | 0 | 0 | 0 | 60
2019-12-13 | C53614 | 3 | 중탄소 | AE15B38M | 연주시작 | Al 탈산 | T | 20 | 90 | 47950 | 116.48 | D | D | A |  | 1 |  | 1 | 1535 | 1596 | 8700 |  |  | 8700 | 105.84 | 30 | 82200 | 1641 | 733 | Y | 55 | 52 | [15 empty] | 92.55 | 10-10 | 284.74 | 0 | A |  | 1660 | 2 | 0.4 | 1576 | 1.75 | 79 | 29 | 416 | 6:56 | 20 | 20 | 0 | 0 |  | 0 | 14 |  | AR | 2019-12-13 22:47 |  | 16 | 2019-12-13 22:33 | 30 |  |  |  |  | Y | [5 empty] | N |  |  | 6 | 12.51 | 0 | [23 empty] | 0 | 0 | A | [9 empty] | 29 | 0 | 986 | 0 | 0 | 0 | 0 | 871 | 0 | 0 | 0 | 0 | 0 | 7 |  |  | 12 | 0.0335 | 1
2019-12-13 | A56075 | 1 | 중탄소 | SM48CH |  | Si 탈산 | B | 31 | 34 | 52600 | 64.22 | D | A | A |  | 1 | 1 |  | 1530 | 1534 | 5000 |  |  | 5000 | 49.25 | 12 | 101532 | 1600 |  | Y | 40 | 28 | [7 empty] | 김덕진 | 2 |  | Y |  |  |  |  | 105.95 | 13-4 | 0 | 287.69 | A |  | 1600 | 3 | 0.23 | 1556 | 1.63 | 65 | 24 | 313 | 5:13 | 16 | 16 | 6 | 0 |  | 0 |  |  | N2 | 2019-12-13 22:38 | 2019-12-13 23:13 | 35 | 2019-12-13 22:36 | 36 |  |  |  |  | Y |  |  |  | Y | [5 empty] | 0 | 135.17 | [23 empty] | 0.75 | 0.56 | A | [9 empty] | 35 | 0 | 630 | 0 | 0 | 0 | 0 | 641 | 0 | 299 | 0 | 0 | 0 | 34
2019-12-13 | C53615 | 3 | 중탄소 | AE15B38M | 연주종료 | Al 탈산 | T | 32 | 79 | 48100 | 113.9 | A | A | A |  | 1 |  | 1 | 1535 | 1575 | 9100 |  |  | 9100 | 100.64 | 33 | 90420 | 1659 |  | Y | 64 | 49 | 래들가열상태불량으로 작업시간 길어짐 |  | B56036 | 03 |  |  |  | 도주용 | 2 |  |  | Y |  | Y |  | 96.7 | 11-6 | 256.25 | 0 | A |  | 1660 | 2 | 0.41 | 1574 | 2.26 | 77 | 42 | 2 | 0:02 | 20 | 17 | 0 | 0 |  | 0 | 12 |  | AR | 2019-12-14 |  | 9 | 2019-12-13 23:48 | 21 |  |  |  |  | Y | [5 empty] | N |  |  | 5 | 13.91 | 0 | 레벨2프로그램오류로 인해 극진공넘어가지지가 않아 수동으로 펌프다운 탈개스 가동(실질적으로는 5분30초 진공 더함) | [20 empty] | N |  | 0 | 0 | A | [9 empty] | 0 | 0 | 155 | 0 | 0 | 0 | 0 | 1236 | 0 | 0 | 0 | 0 | 0 | 16 |  |  | 7 | 0.0195
2019-12-13 | A56076 | 1 | 중탄소 | SM48CH |  | Si 탈산 | B | 5 | 40 | 51900 | 73.22 | A | A | A |  | 1 | 1 |  | 1530 | 1532 | 4600 |  |  | 4600 | 54.37 | 10 | 84610 | 1597 | 345 | Y | 41 | 28 |  |  | A56073 |  |  |  |  | 정용태 | 3 |  | Y | [6 empty] | 0 | 196.22 | A |  | 1597 | 3 | 0.35 | 1555 | 1.31 | 64 | 27 | 496 | 8:16 | 16 | 16 | 7 | 0 |  | 0 |  |  | N2 | 2019-12-13 23:45 | 2019-12-14 00:14 | 29 | 2019-12-13 23:45 | 29 |  |  |  |  | Y |  |  |  | Y | [5 empty] | 0 | 133.93 | [23 empty] | 2.35 | 0.56 | A |  |  | 13.148 | 23.422 | 50.951 | 0.241 | 3.875 | 2.175 | 1569.89 | 56 | 0 | 674 | 0 | 0 | 0 | 0 | 492 | 0 | 297 | 0 | 0 | 0 | 22
2019-12-13 | B56038 | 2 | 중탄소 | SCM440 |  | Al 탈산 | B | 18 | 19 | 54800 | 94.85 | A | A |  | A | 1 |  | 1 | 1540 | 1554 | 6800 |  |  | 6800 | 74.55 | 12 | 91211 | 1624 |  | Y | 43 | 35 | [7 empty] | 임현진 | 2 |  |  |  |  | Y |  | 100.1 | 13-1 | 0 | 243.81 | A |  | 1612 | 1 | 0.14 | 1550 | 0 | 54 | 11 | 330 | 5:30 | 15 | 16 | 0 | 0 |  | 0 | 0 |  | N2 | 2019-12-14 00:34 | 2019-12-14 01:21 | 47 | 2019-12-14 00:19 | 62 |  |  |  |  | N | 미투입강종 | Y | Y | [5 empty] | 4.5 | 0 | 18.14 | [20 empty] | 0.71 |  |  | 0.13 | 0.13 | A | [9 empty] | 1248 | 0 | 281 | 0 | 0 | 262 | 0 | 1395 | 0 | 408 | 0 | 0 | 0 | 70 |  |  | 5
2019-12-13 | C53616 | 3 | 중탄소 | AE15B38M | 연주종료 | Al 탈산 | T | 21 | 3 | 52300 | 102.67 | A | A | A |  | 1 |  | 1 | 1535 | 1553 | 9300 |  |  | 9300 | 96.98 | 35 | 95900 | 1689 |  | Y | 48 | 42 | 래들가열상태불량으로 9탭사용함 | [6 empty] | 정종훈 | 2 |  |  |  |  | Y |  | 92.75 | 12-6 | 225.35 | 0 | A |  | 1684 | 2 | 0.39 | 1571 | 2.69 | 74 | 30 | 298 | 4:58 | 20 | 26 | 0 | 0 |  | 0 | 13 |  | AR | 2019-12-14 01:07 |  | 18 | 2019-12-14 00:54 | 31 |  |  |  |  | Y | [5 empty] | N |  |  | 6 | 23.83 | 0 | [23 empty] | 0 | 0 | A |  |  | 17.859 | 19 | 50.778 | 0.249 | 2.843 | 2.672 | 1710.96 | 177 | 0 | 359 | 0 | 0 | 0 | 0 | 697 | 0 | 299 | 0 | 0 | 0 | 20 |  |  | 7 | 0.097
2019-12-13 | A56077 | 1 | 중탄소 | SM48CH |  | Si 탈산 | B | 37 | 35 | 52200 | 73.27 | A | A | A |  | 1 | 1 |  | 1530 | 1538 | 5000 |  |  | 5000 | 49.25 | 12 | 101532 | 1606 |  | Y | 42 | 31 |  |  | A56074 |  |  |  |  | 정용태 | 3 |  | Y |  |  |  |  | 103.75 | 13-1 | 0 | 349.13 | A |  | 1606 | 3 | 0.18 | 1558 | 1.5 | 67 | 34 | 268 | 4:28 | 16 | 16 | 8 | 0 |  | 0 |  |  | N2 | 2019-12-14 00:45 | 2019-12-14 01:11 | 26 | 2019-12-14 00:45 | 26 |  |  |  |  | Y |  |  |  | Y | [5 empty] | 0 | 139.2 | [23 empty] | 3.57 | 0.56 | A |  |  | 10.279 | 26.014 | 51.908 | 0.176 | 5.049 | 1.995 | 1497.39 | 62 | 0 | 690 | 0 | 0 | 0 | 0 | 494 | 0 | 298 | 98 | 0 | 0 | 9
2019-12-13 | B56039 | 2 | 중탄소 | SCM440 | 잔강최소화전 | Al 탈산 | B | 29 | 44 | 52250 | 94.55 | A | A |  | A | 1 |  | 1 | 1540 | 1526 | 8500 |  |  | 8500 | 74.99 | 14 | 113354 | 1655 |  | Y | 50 | 41 | [7 empty] | 임현진 | 2 |  |  |  |  | Y |  | 97.35 | 12-3 | 0 | 260.04 | A |  | 1634 | 1 | 0.12 | 1575 | 1.55 | 79 | 27 | 259 | 4:19 | 15 | 15 | 0 | 0 |  | 0 | 0 |  | N2 | 2019-12-14 01:33 | 2019-12-14 02:25 | 51 | 2019-12-14 01:22 | 63 |  |  |  |  | N | 미투입강종 | Y | Y | [5 empty] | 5 | 0 | 13.02 | [20 empty] | 0.92 |  |  | 0.13 | 0.13 | A | [9 empty] | 641 | 514 | 241 | 0 | 0 | 170 | 0 | 552 | 0 | 205 | 0 | 0 | 0 | 40
2019-12-13 | A56078 | 1 | 중탄소 | SM48CH | TUNDISH교체전 | Si 탈산 | B | 38 | 27 | 53500 | 70.07 | A | A | A |  | 1 | 1 |  | 1530 | 1553 | 5100 |  |  | 5100 | 53.68 | 12 | 95003 | 1597 |  | Y | 45 | 34 |  |  | A56075 |  |  |  |  | 정용태 | 2 |  |  | Y | [5 empty] | 0 | 304.91 | A |  | 1597 | 3 | 0.22 | 1555 | 1.75 | 64 | 29 | 310 | 5:10 | 16 | 16 | 9 | 0 |  | 0 |  |  | N2 | 2019-12-14 01:48 | 2019-12-14 02:14 | 26 | 2019-12-14 01:47 | 27 |  |  |  |  | Y |  |  |  | Y | [5 empty] | 0 | 120.81 | [23 empty] | 4.78 | 0.56 | A | [9 empty] | 20 | 0 | 636 | 18 | 0 | 0 | 0 | 493 | 0 | 459 | 147 | 0 | 0 | 28
2019-12-13 | C53617 | 3 | 중탄소 | AE15B38M | 연주종료 | Al 탈산 | T | 36 | 1 | 53700 | 101.68 | A | A | A |  | 1 |  | 1 | 1535 | 1619 | 6000 |  |  | 6000 | 78.21 | 28 | 76720 | 1669 |  | Y | 46 | 32 |  |  | C53614 | 05 |  |  |  | 도주용 | 2 |  | Y |  |  | Y | 4 | 87.55 | 12-1 | 94.36 | 0 | A |  | 1637 | 2 | 0.45 | 1563 | 1.9 | 66 | 21 | 311 | 5:11 | 20 | 20 | 0 | 0 |  | 0 |  |  | AR | 2019-12-14 02:21 |  | 18 | 2019-12-14 02:04 | 36 |  |  |  |  | Y | [5 empty] | N |  |  | 6 | 14.36 | 0 | [23 empty] | 0.03 | 0 | A |  |  | 18.268 | 18.093 | 48.765 | 1.108 | 2.669 | 2.695 | 1723.27 | 21 | 0 | 317 | 0 | 0 | 0 | 0 | 599 | 0 | 301 | 0 | 0 | 0 | 54 |  |  | 5 | 0
2019-12-13 | B56040 | 2 | 중탄소 | AE4145MA | 잔강최소화 | Al 탈산 | B | 15 | 45 | 51100 | 105.7 | A | A |  | A | 1 |  | 1 | 1540 | 1565 | 7800 |  |  | 7800 | 80.78 | 12 | 96564 | 1654 |  | Y | 45 | 38 | [7 empty] | 임현진 | 2 |  |  |  |  | Y |  | 102.2 | 12-7 | 280.23 | 0 | A |  | 1631 | 1 | 0.11 | 1567 | 1.2 | 80 | 24 | 332 | 5:32 | 20 | 20 | 0 | 0 | 32 | 0 | 0 |  | AR | 2019-12-14 02:46 | 2019-12-14 03:44 | 58 | 2019-12-14 02:29 | 75 |  |  |  |  | Y |  | Y | Y | [5 empty] | 5 | 15.39 | 0 | [20 empty] | 1.17 |  |  | 0.14 | 0.14 | B | [9 empty] | 1717 | 0 | 588 | 20 | 0 | 264 | 0 | 903 | 0 | 318 | 0 | 0 | 0 | 31 |  |  | 12
2019-12-13 | A56079 | 1 | 고탄소 | AE1055MS | TUNDISH교체 | Al 탈산 | B | 31 | 35 | 52000 | 70.92 | A | A | A |  | 1 | 1 |  | 1520 | 1592 | 4100 |  |  | 4100 | 40.38 | 12 | 101532 | 1606 |  | Y | 41 | 26 |  |  | A56076 |  |  |  |  | 정용태 | 2 |  | Y |  |  |  |  | 103.4 | 13-1 | 0 | 237.71 | A |  | 1606 | 3 | 0.25 | 1570 | 1.2 | 84 | 26 | 253 | 4:13 | 20 | 20 | 10 | 0 |  | 0 |  |  | N2 | 2019-12-14 02:54 | 2019-12-14 03:39 | 43 | 2019-12-14 02:53 | 44 |  |  |  |  | Y |  |  |  | Y | [5 empty] | 0 | 121.97 | [19 empty] | 2.53 | 2.16 |  |  | 6.02 | 0.56 | A | [9 empty] | 0 | 0 | 828 | 0 | 0 | 0 | 0 | 297 | 0 | 491 | 0 | 0 | 0 | 36 |  |  |  |  | 1
2019-12-13 | C53618 | 3 | 중탄소 | AE15B38M | 연주종료 | Al 탈산 | T | 22 | 70 | 48050 | 112.92 | A | A | A |  | 1 |  | 1 | 1535 | 1523 | 11000 |  |  | 11000 | 114.7 | 35 | 95900 | 1661 |  | Y | 55 | 49 | 래들상태 불량 출강온도 1523낮아 9탭사용함 |  | C53615 | 05 |  |  |  | 정종훈 | 2 |  |  | Y |  | Y |  | 102.65 | 12-3 | 330.13 | 0 | A |  | 1666 | 2 | 0.4 | 1578 | 2 | 81 | 28 | 332 | 5:32 | 20 | 21 | 0 | 0 |  | 0 | 14 |  | AR | 2019-12-14 03:44 |  | 4 | 2019-12-14 03:31 | 18 |  |  |  |  | Y | [5 empty] | N |  |  | 4.5 | 17.76 | 0 | [23 empty] | 0 | 0 | A | [9 empty] | 66 | 0 | 521 | 0 | 0 | 0 | 0 | 704 | 0 | 301 | 0 | 0 | 0 | 17 |  |  | 6 | 0
2019-12-13 | B56041 | 2 | 중탄소 | AE4145MA |  | Al 탈산 | B | 19 | 52 | 49900 | 111.68 | A | A |  | A | 1 |  | 1 | 1540 | 1557 | 8300 |  |  | 8300 | 80.03 | 12 | 103716 | 1637 |  | Y | 47 | 41 | [7 empty] | 임현진 | 2 |  |  |  |  | Y |  | 104.6 | 12-8 | 282.04 | 0 | A |  | 1623 | 1 | 0.13 | 1546 | 1.36 | 59 | 29 | 444 | 7:24 | 20 | 21 | 0 | 0 | 33 | 0 | 0 |  | AR | 2019-12-14 04:13 | 2019-12-14 04:48 | 36 | 2019-12-14 03:49 | 59 |  |  |  |  | Y |  | Y | Y | [5 empty] | 4.6 | 18.61 | 0 | [20 empty] | 0.79 |  |  | 0.23 | 0.23 | A | [9 empty] | 1804 | 0 | 324 | 137 | 0 | 245 | 0 | 907 | 0 | 312 | 0 | 0 | 0 | 12 |  |  | 12
2019-12-13 | A56080 | 1 | 고탄소 | AE1055MS |  | Al 탈산 | B | 5 | 41 | 52200 | 79.12 | A | A | A |  | 1 | 1 |  | 1520 | 1531 | 5600 |  |  | 5600 | 66.19 | 10 | 84610 | 1588 |  | Y | 42 | 34 |  |  | A56077 |  |  |  |  | 정용태 | 3 |  | Y |  |  |  |  | 103.95 | 12-10 | 0 | 385.35 | A |  | 1588 | 3 | 0.16 | 1549 | 1.05 | 63 | 24 | 246 | 4:06 | 20 | 20 | 11 | 0 |  | 0 |  |  | N2 | 2019-12-14 04:15 | 2019-12-14 04:39 | 25 | 2019-12-14 04:13 | 26 | [8 empty] | Y | [5 empty] | 0 | 169.51 | [23 empty] | 7.55 | 0.56 | A | [9 empty] | 0 | 0 | 737 | 0 | 0 | 0 | 0 | 397 | 0 | 396 | 0 | 0 | 0 | 28
2019-12-13 | C53619 | 3 | 중탄소 | AE15B38M | 연주종료 | Al 탈산 | T | 32 | 80 | 48450 | 106.07 | A | A | A |  | 1 |  | 1 | 1535 | 1560 | 7300 |  |  | 7300 | 72.01 | 37 | 101380 | 1666 |  | Y | 49 | 38 | [15 empty] | 103.45 | 12-2 | 214.81 | 0 | A |  | 1649 | 2 | 0.4 | 1580 | 1.6 | 83 | 30 | 322 | 5:22 | 20 | 20 | 0 | 0 |  | 0 | 14 |  | AR | 2019-12-14 04:56 |  | 15 | 2019-12-14 04:42 | 29 |  |  |  |  | Y | [5 empty] | N |  |  | 4.3 | 15.11 | 0 | [23 empty] | 0 | 0 | A | [9 empty] | 0 | 0 | 287 | 0 | 0 | 0 | 0 | 401 | 0 | 300 | 0 | 0 | 0 | 6 |  |  | 6 | 0
2019-12-13 | B56042 | 2 | 중탄소 | AE4145MA |  | Al 탈산 | B | 18 | 20 | 53250 | 107.47 | A | A |  | A | 1 |  | 1 | 1540 | 1565 | 8000 |  |  | 8000 | 84.15 | 11 | 95073 | 1635 |  | Y | 50 | 43 | [15 empty] | 107.05 | 13-8 | 243.63 | 0 | A |  | 1614 | 1 | 0.11 | 1548 | 1.27 | 61 | 22 | 379 | 6:19 | 20 | 20 | 0 | 0 |  | 0 | 0 |  | AR | 2019-12-14 05:09 | 2019-12-14 05:59 | 50 | 2019-12-14 04:55 | 64 | [6 empty] | Y | Y | [6 empty] | 18.55 | 0 | [20 empty] | 0.59 |  |  | 0.2 | 0.2 | A | [9 empty] | 1891 | 0 | 462 | 0 | 0 | 243 | 0 | 811 | 0 | 312 | 0 | 0 | 0 | 31 |  |  | 12
2019-12-13 | A56081 | 1 | 고탄소 | AE1055MS |  | Al 탈산 | B | 37 | 36 | 52000 | 74.43 | A | A | A |  | 1 | 1 |  | 1520 | 1536 | 5400 |  |  | 5400 | 53.19 | 12 | 101532 | 1587 |  | Y | 42 | 35 |  |  | A56078 |  |  |  |  | 정용태 | 3 |  | Y |  |  |  |  | 107.4 | 13-5 | 0 | 301.72 | A |  | 1587 | 3 | 0.16 | 1550 | 1.12 | 64 | 20 | 260 | 4:20 | 20 | 20 | 12 | 0 |  | 0 |  |  | N2 | 2019-12-14 05:15 | 2019-12-14 05:44 | 29 | 2019-12-14 05:15 | 29 |  |  |  |  | Y |  |  |  | Y | [5 empty] | 0 | 160.02 | [23 empty] | 8.68 | 0.56 | A | [9 empty] | 0 | 0 | 699 | 0 | 0 | 0 | 0 | 594 | 0 | 590 | 0 | 0 | 0 | 23
2019-12-13 | C53620 | 3 | 중탄소 | AE15B38M | 연주종료 | Al 탈산 | T | 21 | 4 | 53750 | 114.27 | A | A | C |  | 1 |  | 1 | 1535 | 1557 | 7400 |  |  | 7400 | 75.02 | 36 | 98640 | 1644 | 360 | Y | 49 | 41 | [15 empty] | 99.45 | 13-4 | 269 | 0 | A |  | 1644 | 2 | 0.4 | 1569 | 1.67 | 72 | 37 | 319 | 5:19 | 20 | 21 | 0 | 0 |  | 0 | 21 |  | AR | 2019-12-14 06:14 |  | 19 | 2019-12-14 05:54 | 40 |  |  |  |  | Y | [5 empty] | N |  |  |  | 13.2 | 0 | [23 empty] | 0 | 0 | B | [9 empty] | 157 | 0 | 152 | 0 | 0 | 0 | 0 | 733 | 0 | 0 | 0 | 0 | 0 | 35 |  |  | 5 | 0.017
2019-12-13 | B56043 | 2 | 중탄소 | AE4145MA | TUNDISH교체전 | Al 탈산 | B | 29 | 45 | 50900 | 97 | A | A |  | C | 1 |  | 1 | 1540 | 1576 | 7700 |  |  | 7700 | 90.54 | 11 | 85042 | 1635 | 357 | Y | 45 | 39 | [7 empty] | 임현진 | 2 |  |  |  |  | Y |  | 105.3 | 12-10 | 205.77 | 0 | A |  | 1617 | 1 | 0.08 | 1552 | 1.45 | 65 | 21 | 210 | 3:30 | 20 | 20 | 0 | 0 | 35 | 0 | 0 |  | AR | 2019-12-14 06:19 | 2019-12-14 07:10 | 51 | 2019-12-14 06:04 | 66 |  |  |  |  | Y |  | Y | Y | [5 empty] | 4 | 11.96 | 0 | [20 empty] | 0.91 |  |  | 0.09 | 0.09 | A | [9 empty] | 1884 | 0 | 611 | 0 | 0 | 206 | 0 | 855 | 0 | 205 | 0 | 0 | 0 | 28 |  |  | 7
2019-12-13 | A56082 | 1 | 고탄소 | AE1055MS |  | Al 탈산 | B | 38 | 28 | 0 | 75.22 | A | A | C |  | 1 | 1 |  | 1520 | 1548 | 4700 |  |  | 4700 | 55.55 | 10 | 84610 | 1606 |  | Y | 45 | 29 |  |  | A56079 |  |  |  |  | 정용태 | 3 |  | Y |  |  |  |  | 150.35 |  | 0 | 259.47 | A |  | 1606 | 3 | 0.16 | 1549 | 1.9 | 63 | 17 | 270 | 4:30 | 20 | 20 | 13 | 0 |  | 0 |  |  | N2 | 2019-12-14 06:15 | 2019-12-14 06:50 | 34 | 2019-12-14 06:13 | 36 | [8 empty] | Y | [5 empty] | 0 | 136.91 | [23 empty] | 9.8 | 0.56 | A | [9 empty] | 0 | 0 | 688 | 14 | 0 | 0 | 0 | 395 | 0 | 397 | 0 | 0 | 0 | 27
2019-12-13 | C53621 | 3 | 중탄소 | AE15B38M | 연주종료 | Al 탈산 | T | 36 | 2 | 54150 | 102.73 | A | C | C |  | 1 |  | 1 | 1535 | 1576 | 6500 |  |  | 6500 | 71.89 | 33 | 90420 | 1645 |  | Y | 46 | 38 | [13 empty] | Y |  |  |  | 224.88 | 0 | A |  | 1634 | 2 | 0.42 | 1576 | 1.32 | 79 | 32 | 306 | 5:06 | 20 | 20 | 0 | 0 |  | 0 | 13 |  | AR | 2019-12-14 07:16 |  | 36 | 2019-12-14 07:03 | 49 |  |  |  |  | Y | [5 empty] | N |  |  |  | 27.1 | 0 | [23 empty] | 0.07 | 0 | A | [9 empty] | 68 | 0 | 0 | 0 | 0 | 0 | 0 | 679 | 0 | 299 | 0 | 0 | 0 | 28 |  |  | 6 | 0.02
2019-12-13 | B56044 | 2 | 중탄소 | SFMN438VM2 | TUNDISH교체 | Si 탈산 | B | 15 | 46 | 50800 | 138.55 | A | C |  | C | 1 |  | 1 | 1540 | 1564 | 9700 |  |  | 9700 | 97.26 | 12 | 99732 | 1685 |  | Y | 69 | 51 | [7 empty] | 임현진 | 2 |  |  |  |  | Y |  | 101.5 | 12-6 | 9.68 | 277.2 | A |  | 1669 | 1 | 0.12 | 1587 | 1.47 | 96 | 45 | 395 | 6:35 | 18 | 20 | 0 | 0 | 150 | 0 | 0 |  | N2 | 2019-12-14 08:04 | 2019-12-14 08:41 | 37 | 2019-12-14 07:36 | 65 |  |  |  |  | Y |  | Y | Y | [6 empty] | 0 | 27.45 | [19 empty] | 1.99 |  |  |  | 0.85 | 0.85 | A | [9 empty] | 0 | 0 | 100 | 0 | 0 | 0 | 0 | 1349 | 0 | 412 | 0 | 0 | 0 | 21 |  |  | 9 |  | 1
2019-12-14 | A56083 | 1 | 고탄소 | AE1055MS |  | Al 탈산 | B | 31 | 36 | 51900 | 70.28 | C | C | C |  | 1 | 1 |  | 1520 | 1547 | 4700 |  |  | 4700 | 46.29 | 12 | 101532 | 1588 |  | Y | 43 | 30 | [7 empty] | 박안희 | 2 |  | Y | [6 empty] | 0 | 107.38 | A |  | 1588 | 3 | 0.17 | 1552 | 1.33 | 66 | 23 | 244 | 4:04 | 20 | 20 | 14 | 0 |  | 0 |  |  | N2 | 2019-12-14 07:17 | 2019-12-14 07:52 | 35 | 2019-12-14 07:16 | 36 |  |  |  |  | Y |  |  |  | Y | [5 empty] | 0 | 137.03 | [23 empty] | 10.99 | 0.56 | A | [9 empty] | 0 | 0 | 767 | 29 | 0 | 0 | 0 | 299 | 0 | 298 | 0 | 0 | 0 | 17
2019-12-14 | C53622 | 3 | 중탄소 | AE15B38M | 연주종료 | Al 탈산 | T | 22 | 71 | 48000 | 110.13 | C | C | C |  | 1 |  | 1 | 1535 | 1522 | 8390 |  |  | 8390 | 85.06 | 36 | 98640 | 1654 |  | Y | 49 | 46 |  |  |  | 05 |  |  |  |  | 2 |  | Y |  |  | Y |  | 99.95 | 11-10 | 256.14 | 0 | A |  | 1645 | 2 | 0.4 | 1575 | 1.63 | 78 | 39 | 309 | 5:09 | 20 | 20 | 0 | 0 |  | 0 | 18 |  | AR | 2019-12-14 08:36 |  | 34 | 2019-12-14 08:18 | 51 |  |  |  |  | Y | [5 empty] | N |  |  |  | 18.59 | 0 | [23 empty] | 0 | 0 | A | [9 empty] | 0 | 0 | 0 | 22 | 0 | 0 | 0 | 404 | 0 | 200 | 0 | 0 | 0 | 0 |  |  | 6 | 0.0185
2019-12-14 | A56084 | 1 | 고탄소 | AE1055MS |  | Al 탈산 | B | 5 | 42 | 52100 | 71.28 | C | C | C |  | 1 | 1 |  | 1520 | 1533 | 5000 |  |  | 5000 | 49.25 | 12 | 101532 | 1588 |  | Y | 42 | 32 | [7 empty] | 박안희 | 2 |  | Y |  |  |  |  | 103.05 | 12-9 | 0 | 252.45 | A |  | 1588 | 3 | 0.17 | 1555 | 1.18 | 69 | 25 | 267 | 4:27 | 20 | 20 | 15 | 0 |  | 0 |  |  | N2 | 2019-12-14 08:33 | 2019-12-14 09:00 | 28 | 2019-12-14 08:31 | 30 |  |  |  |  | Y |  |  |  | Y | [5 empty] | 0 | 160.84 | [23 empty] | 12.52 | 0.56 | B | [9 empty] | 0 | 0 | 676 | 0 | 0 | 0 | 0 | 297 | 0 | 296 | 0 | 0 | 0 | 16
2019-12-14 | B56045 | 2 | 중탄소 | SFMN438VM2 |  | Si 탈산 | B | 19 | 53 | 50050 | 118.77 | C | C |  | C | 1 |  | 1 | 1540 | 1524 | 8900 |  |  | 8900 | 97.31 | 12 | 91464 | 1645 |  | Y | 57 | 47 | [7 empty] | 고승만 | 2 |  |  |  |  | Y |  |  |  | 0 | 299.87 | A |  | 1627 | 1 | 0.1 | 1554 | 1.47 | 63 | 33 | 266 | 4:26 | 18 | 18 | 0 | 0 |  | 0 | 0 |  | N2 | 2019-12-14 09:27 | 2019-12-14 09:44 | 17 | 2019-12-14 09:01 | 43 |  |  |  |  | Y |  | Y | Y | [6 empty] | 0 | 19.34 | [20 empty] | 0.85 |  |  | 0.6 | 0.6 | A | [9 empty] | 0 | 0 | 428 | 30 | 0 | 0 | 0 | 848 | 0 | 209 | 0 | 0 | 0 | 33 |  |  | 5
2019-12-14 | C53623 | 3 | 중탄소 | AE15B38M | 연주종료 | Al 탈산 | T | 32 | 81 | 48450 | 107.23 | C | C | C |  | 1 |  | 1 | 1535 | 1527 | 8700 |  |  | 8700 | 81.41 | 39 | 106860 | 1773 |  | Y | 49 | 47 |  |  |  | 05 |  |  |  |  | 2 |  | Y |  |  | Y |  | 105.15 | 12-3 | 277.49 | 0 | A |  | 1638 | 2 | 0.39 | 1572 | 1.4 | 75 | 35 | 375 | 6:15 | 20 | 20 | 0 | 0 |  | 0 | 11 |  | AR | 2019-12-14 09:53 |  | -43 | 2019-12-14 09:41 | -32 |  |  |  |  | Y | [5 empty] | N |  |  |  | 17.42 | 0 | [23 empty] | 0 | 0 | A | [9 empty] | 54 | 0 | 66 | 0 | 0 | 0 | 0 | 404 | 0 | 200 | 0 | 0 | 0 | 53 |  |  | 6 | 0.055
2019-12-14 | A56085 | 1 | 고탄소 | AE1055MS |  | Al 탈산 | B | 37 | 37 | 52300 | 74.93 | C | C | C |  | 1 | 1 |  | 1520 | 1535 | 5300 |  |  | 5300 | 52.2 | 12 | 101532 | 1590 |  | Y | 42 | 34 | [7 empty] | 박안희 | 2 |  | Y |  |  |  |  | 107.3 | 13-4 | 0 | 327.98 | A |  | 1590 | 3 | 0.17 | 1544 | 1.44 | 58 | 21 | 283 | 4:43 | 20 | 20 | 16 | 0 |  | 0 |  |  | N2 | 2019-12-14 09:43 | 2019-12-14 10:05 | 22 | 2019-12-14 09:41 | 23 |  |  |  |  | Y |  |  |  | Y | [5 empty] | 0 | 189.13 | [23 empty] | 13.9 | 0.56 | A | [9 empty] | 0 | 0 | 770 | 17 | 0 | 0 | 0 | 448 | 0 | 417 | 0 | 0 | 0 | 25
2019-12-14 | B56046 | 2 | 중탄소 | SFMN438VM2 |  | Si 탈산 | B | 18 | 21 | 53000 | 123.93 | C | C |  | C | 1 |  | 1 | 1540 | 1554 | 7900 |  |  | 7900 | 85.09 | 12 | 92842 | 1657 |  | Y | 48 | 38 | [7 empty] | 고승만 | 2 |  |  |  |  | Y |  | 100.35 | 13-1 | 0 | 356.48 | A |  | 1574 | 1 | 1000 | 1563 | 0 | 72 | 37 |  | : | 18 |  | 0 | 0 |  | 0 | 0 |  | N2 | 2019-12-14 10:43 | 2019-12-14 10:52 | 9 | 2019-12-14 10:21 | 31 | [6 empty] | Y | Y | [6 empty] | 0 | 0.02 | [20 empty] | 0.7 |  |  | 0.53 | 0.53 | B | [9 empty] | 0 | 33 | 247 | 120 | 0 | 0 | 0 | 551 | 0 | 210 | 0 | 0 | 0 | 100 |  |  | 7
2019-12-14 | C53624 | 3 | 중탄소 | AE15B38M | TUNDISH교체전 | Al 탈산 | T | 21 | 5 | 53200 | 101.72 | C | C | C |  | 1 |  | 1 | 1535 | 1520 | 8200 |  |  | 8200 | 85.51 | 35 | 95900 | 1641 |  | Y | 47 | 44 |  |  |  | 05 |  |  |  |  | 2 |  | Y |  |  | N |  | 100.6 | 13-5 | 203.77 | 0 | A |  | 1646 | 2 | 0.41 | 1577 | 1.53 | 80 | 32 | 720 | 12:00 | 20 | 20 | 0 | 0 |  | 0 |  |  | AR | 2019-12-14 11:09 |  | 51 | 2019-12-14 10:58 | 61 |  |  |  |  | Y | [5 empty] | N |  |  |  | 4.33 | 0 | [23 empty] | 0 | 0 | A | [9 empty] | 36 | 0 | 137 | 0 | 0 | 0 | 0 | 524 | 0 | 200 | 76 | 0 | 0 | 24 |  |  | 6 | 0.018
2019-12-14 | A56086 | 1 | 고탄소 | AE1055MS |  | Al 탈산 | B | 38 | 29 | 53800 | 81 | C | C | C |  | 1 | 1 |  | 1520 | 1548 | 4700 |  |  | 4700 | 55.55 | 10 | 84610 | 1593 | 360 | Y | 50 | 35 | [7 empty] | 박안희 | 2 |  | Y |  |  |  |  | 99.3 | 12-8 | 0.03 | 244.56 | A |  | 0 | 3 | 0.19 | 1556 | -50.19 | 70 | 34 | 236 | 3:56 | 20 | 20 | 18 | 0 |  | 0 |  |  | N2 | 2019-12-14 10:53 | 2019-12-14 11:12 | 18 | 2019-12-14 10:52 | 20 |  |  |  |  | Y |  |  |  | Y | [5 empty] | 0 | 220.76 | [23 empty] | 0.64 | 0 | A | [9 empty] | 0 | 0 | 750 | 15 | 0 | 0 | 0 | 299 | 0 | 296 | 0 | 0 | 0 | 31
2019-12-14 | B56047 | 2 | 중탄소 | SFMN438VM2 | 잔강최소화전 | Si 탈산 | B | 29 | 46 | 51350 | 130.58 | C | C |  | C | 1 |  | 1 | 1540 | 1534 | 9100 |  |  | 9100 | 90.37 | 12 | 100697 | 1655 |  | Y | 55 | 47 | [7 empty] | 고승만 | 2 |  |  |  |  | Y |  | 99.55 | 12-4 | 0 | 334.03 | A |  | 1574 | 1 | 1000 | 1555 | 0 | 64 | 31 |  | : | 18 |  | 0 | 0 | 80 | 0 | 0 |  | N2 | 2019-12-14 11:57 | 2019-12-14 12:03 | 6 | 2019-12-14 11:44 | 19 | [6 empty] | Y | Y | [6 empty] | 0 | 0.03 | [20 empty] | 0.69 |  |  | 0.29 | 0.29 | B | [9 empty] | 22 | 0 | 446 | 0 | 0 | 0 | 0 | 550 | 0 | 206 | 0 | 0 | 0 | 31 |  |  | 5
2019-12-14 | A56087 | 1 | 고탄소 | AE1055MS | 연주종료 | Al 탈산 | B | 31 | 37 | 51800 | 82.7 | C | C | C |  | 1 | 1 |  | 1520 | 1553 | 5200 |  |  | 5200 | 53.33 | 12 | 97514 | 1593 |  | Y | 42 | 33 | [7 empty] | 박안희 | 2 |  | N | Y |  |  |  | 102.8 | 12-10 | 0 | 270.3 | A |  | 1593 | 3 | 0.17 | 1550 | 1.1 | 64 | 33 | 259 | 4:19 | 20 | 20 | 19 | 0 |  | 0 |  |  | N2 | 2019-12-14 11:53 | 2019-12-14 12:13 | 21 | 2019-12-14 11:51 | 22 |  |  |  |  | Y |  |  |  | Y | [5 empty] | 0 | 221.58 | [23 empty] | 1.77 | 0 | A | [9 empty] | 0 | 0 | 669 | 0 | 0 | 0 | 0 | 596 | 0 | 515 | 0 | 0 | 0 | 24
2019-12-14 | B56048 | 2 | 중탄소 | 38MNS6 | 잔강최소화 | Al 탈산 | B | 15 | 47 | 50950 | 119.27 | C | C | C |  | 1 |  | 1 | 1540 | 1555 | 6900 |  |  | 6900 | 72.08 | 14 | 95732 | 1654 |  | Y | 45 | 35 | [7 empty] | 고승만 | 2 |  |  |  |  | Y |  | 100.95 | 12-6 | 0 | 289.57 | A |  | 1628 | 2 | 0.4 | 1556 | 1.41 | 63 | 27 | 462 | 7:42 | 18 | 18 | 0 | 0 |  | 0 | 24 |  | N2 | 2019-12-14 12:59 | 2019-12-14 13:24 | 25 | 2019-12-14 12:34 | 50 |  |  |  |  | Y | [5 empty] | N |  |  |  | 3.53 | 2.5 | [20 empty] | 1.56 |  |  | 0 | 0 | A | [9 empty] | 0 | 0 | 417 | 30 | 0 | 0 | 0 | 552 | 0 | 207 | 0 | 0 | 0 | 77 |  |  | 5
2019-12-14 | A56088 | 1 | 중탄소 | 38MNS6 |  | Al 탈산 | B | 5 | 43 | 52300 | 96.68 | C | C | C |  | 1 | 1 |  | 1530 | 1554 | 7200 |  |  | 7200 | 75.21 | 14 | 95732 | 1622 |  | Y | 53 | 39 | [7 empty] | 박안희 | 2 |  | Y |  |  |  |  | 100.3 | 12-6 | 0 | 251.34 | A |  | 1634 | 3 | 0.18 | 1584 | 1.19 | 91 | 31 | 257 | 4:17 | 18 | 19 | 20 | 0 |  | 0 |  |  | N2 | 2019-12-14 13:09 | 2019-12-14 14:22 | 73 | 2019-12-14 13:07 | 75 |  |  |  |  | Y |  |  |  | Y | [5 empty] | 0 | 231.92 | [20 empty] | 0.6 |  |  | 3.19 | 0 | A | [9 empty] | 0 | 0 | 354 | 48 | 0 | 0 | 0 | 549 | 0 | 517 | 0 | 0 | 0 | 9
2019-12-14 | B56049 | 2 | 중탄소 | SCM440 | 연주시작 | Al 탈산 | T | 19 | 54 | 50700 | 121.22 | C | C |  | C | 1 |  | 1 | 1540 | 1545 | 8200 |  |  | 8200 | 90.46 | 33 | 90651 | 1677 | 711 | Y | 55 | 39 | [7 empty] | 고승만 | 2 |  |  |  |  | N |  | 99.8 | 12-3 | 269.11 | 0 | A |  | 1641 | 1 | 0.15 | 1588 | 1.11 | 92 | 43 | 234 | 3:54 | 10 | 11 | 0 | 0 |  | 0 | 0 |  | N2 | 2019-12-14 14:08 |  | 19 | 2019-12-14 13:37 | 50 |  |  |  |  | Y | [9 empty] | 0 | 12.83 | [23 empty] | 0.26 | 0.26 | A | [9 empty] | 1244 | 0 | 172 | 0 | 0 | 217 | 0 | 552 | 0 | 207 | 0 | 0 | 0 | 20 |  |  | 9 |  | 1
2019-12-14 | A56089 | 1 | 중탄소 | 38MNS6 |  | Al 탈산 | B | 37 | 38 | 52200 | 103.67 | C | C | D |  | 1 | 1 |  | 1530 | 1580 | 5200 |  |  | 5200 | 54.32 | 14 | 95732 | 1610 |  | Y | 59 | 35 | [7 empty] | 박안희 | 2 |  | Y |  |  |  |  | 104.8 | 13-2 | 0 | 426.87 | A |  | 1610 | 3 | 0.19 | 1565 | 1.29 | 72 | 24 | 238 | 3:58 | 18 | 18 | 21 | 0 |  | 0 |  |  | N2 | 2019-12-14 14:36 | 2019-12-14 15:23 | 47 | 2019-12-14 14:26 | 58 | [8 empty] | Y | [5 empty] | 0 | 196.19 | [20 empty] | 0.84 |  |  | 4.79 | 0 | A | [9 empty] | 0 | 0 | 1715 | 97 | 0 | 0 | 0 | 297 | 0 | 297 | 0 | 0 | 0 | 42
2019-12-14 | B56050 | 2 | 중탄소 | SCM440 | 연주종료 | Al 탈산 | T | 18 | 22 | 53100 | 109.77 | C | D | D |  | 1 |  | 1 | 1540 | 1534 | 7700 |  |  | 7700 | 77.86 | 36 | 98892 | 1627 |  | Y | 61 | 42 | [7 empty] | 고승만 | 2 |  |  |  |  | Y |  | 102.5 | 13-3 | 355.63 | 0.48 | A |  | 1617 | 2 | 0.42 | 1563 | 1.32 | 67 | 34 | 372 | 6:12 | 10 | 17 | 0 | 0 |  | 0 | 10 |  | N2 | 2019-12-14 15:06 |  | 26 | 2019-12-14 14:58 | 35 |  |  |  |  | Y | [5 empty] | Y |  |  |  | 4.25 | 0 | [23 empty] | 0.39 | 0 | A | [9 empty] | 1371 | 0 | 204 | 0 | 0 | 279 | 0 | 1356 | 0 | 404 | 202 | 0 | 0 | 45 |  |  | 5
2019-12-14 | A56090 | 1 | 중탄소 | 38MNS6 | TUNDISH교체전 | Al 탈산 | B | 38 | 30 | 52900 | 116.95 | D | D |  | D | 1 |  | 1 | 1530 | 1524 | 8100 |  |  | 8100 | 79.75 | 16 | 101562 | 1643 |  | Y | 51 | 44 | [7 empty] | 김덕진 | 2 | [6 empty] | 101.55 | 12-10 | 0 | 173.75 | A |  | 1632 | 1 | 0.1 | 1557 | 1.48 | 64 | 29 | 412 | 6:52 | 18 | 18 | 0 | 0 |  | 0 | 0 |  | N2 | 2019-12-14 16:18 | 2019-12-14 16:27 | 9 | 2019-12-14 15:52 | 35 |  |  |  |  | Y |  | Y | Y | [5 empty] | 3.5 | 0 | 16.43 | [20 empty] | 0.53 |  |  | 0.37 | 0.37 | A | [9 empty] | 0 | 0 | 1331 | 50 | 0 | 0 | 0 | 453 | 0 | 199 | 0 | 0 | 0 | 0
2019-12-14 | B56051 | 2 | 고탄소 | AE1055LS | 연주시작 | Al 탈산 | B | 29 | 47 | 51650 | 97.95 | D | D | D |  | 1 | 1 |  | 1530 | 1545 | 7300 |  |  | 7300 | 90.47 | 10 | 80688 | 1637 |  | Y | 48 | 38 | [7 empty] | 김익규 | 3 |  |  |  |  | Y |  | 97.15 | 12-2 | 0 | 310.84 | A |  | 1626 | 3 | 0.17 | 1571 | 1.12 | 87 | 27 | 362 | 6:02 | 25 | 25 | 22 | 0 |  | 0 |  |  | N2 | 2019-12-14 16:09 | 2019-12-14 17:03 | 54 | 2019-12-14 16:08 | 55 |  |  |  |  | Y |  |  |  | Y | [5 empty] | 0 | 265.23 | [19 empty] | 1.46 |  |  |  | 6.49 | 0.04 | A | [9 empty] | 0 | 0 | 713 | 142 | 0 | 296 | 0 | 1782 | 0 | 200 | 0 | 0 | 0 | 41 |  |  |  |  | 1
2019-12-14 | C53625 | 3 | 중탄소 | SCM440 | 연주종료 | Al 탈산 | T | 22 | 72 | 48450 | 88.53 | D | D | D |  | 1 |  | 1 | 1535 | 1515 | 7300 |  |  | 7300 | 88.58 | 30 | 82410 | 1616 |  | Y | 53 | 41 | [15 empty] | 88.8 | 10-9 | 265.22 | 1.45 | A |  | 1611 | 2 | 0.42 | 1568 | 1.79 | 72 | 28 | 329 | 5:29 | 10 | 12 | 0 | 0 |  | 0 | 10 |  | N2 | 2019-12-14 16:08 |  | 30 | 2019-12-14 15:56 | 42 |  |  |  |  | Y | [5 empty] | Y |  |  |  | 2.17 | 0 | [23 empty] | 0.33 | 0 | A | [9 empty] | 1347 | 0 | 690 | 0 | 0 | 0 | 0 | 867 | 0 | 302 | 0 | 0 | 0 | 10 |  |  | 5
2019-12-14 | B56052 | 2 | 중탄소 | AE1548 | TUNDISH교체 | Al 탈산 | B | 21 | 6 | 0 | 106.55 | D | D |  | D | 1 |  | 1 | 1540 | 1544 | 8800 |  |  | 8800 | 92.75 | 14 | 94878 | 1664 |  | Y | 54 | 44 | [7 empty] | 김익규 | 2 |  |  |  |  | Y |  | 149.5 |  | 343.09 | 0 | A |  | 1648 | 1 | 0.11 | 1573 | 1.52 | 85 | 39 | 183 | 3:03 | 15 | 20 | 0 | 0 |  | 0 | 0 |  | N2 | 2019-12-14 17:24 | 2019-12-14 17:49 | 25 | 2019-12-14 17:12 | 36 |  |  |  |  | Y |  | Y | Y | [5 empty] | 5 | 10.79 | 0 | [19 empty] | 2.25 |  |  |  | 0.07 | 0.07 | A | [9 empty] | 0 | 0 | 565 | 20 | 0 | 151 | 0 | 749 | 0 | 483 | 0 | 0 | 0 | 57 |  |  | 9 |  | 1
2019-12-14 | A56091 | 1 | 고탄소 | AE1055LS |  | Al 탈산 | B | 31 | 38 | 53100 | 123.67 | D | D | D |  | 1 | 1 |  | 1520 | 1552 | 5400 |  |  | 5400 | 63.82 | 10 | 84610 | 1600 |  | Y | 53 | 43 | [7 empty] | 김덕진 | 2 | [6 empty] | 99.6 | 12-6 | 1.08 | 236.01 | A |  | 1600 | 3 | 0.16 | 1539 | 0.98 | 55 | 23 | 260 | 4:20 | 25 | 25 | 23 | 0 |  | 0 |  |  | N2 | 2019-12-14 17:53 | 2019-12-14 17:59 | 6 | 2019-12-14 17:44 | 15 |  |  |  |  | Y |  |  |  | Y | [5 empty] | 0 | 670.89 | [23 empty] | 0 | 0.07 | A | [9 empty] | 0 | 0 | 757 | 50 | 0 | 0 | 0 | 698 | 0 | 198 | 31 | 0 | 0 | 29
2019-12-14 | C53626 | 3 | 중탄소 | SCM440 | 연주종료 | Al 탈산 | T | 15 | 48 | 50000 | 90.58 | D | D | D |  | 1 |  | 1 | 1535 | 1521 | 8300 |  |  | 8300 | 59.24 | 51 | 140097 | 1594 |  | Y | 61 | 47 | [15 empty] | 109.95 | 13-5 | 226.78 | 0 | A |  | 1594 | 2 | 0.42 | 1559 | 1.46 | 63 | 28 | 385 | 6:25 | 10 | 10 | 0 | 0 |  | 0 | 10 |  | N2 | 2019-12-14 17:34 |  | 7 | 2019-12-14 17:28 | 13 |  |  |  |  | Y | [5 empty] | Y |  |  |  | 2.41 | 0 | [23 empty] | 0.01 | 0 | A | [9 empty] | 1488 | 0 | 212 | 0 | 0 | 0 | 0 | 851 | 0 | 301 | 0 | 0 | 0 | 33 |  |  | 5
2019-12-14 | B56053 | 2 | 중탄소 | AE1548 |  | Al 탈산 | B | 5 | 44 | 51800 | 92.93 | D | D |  | D | 1 |  | 1 | 1540 | 1534 | 7800 |  |  | 7800 | 79.1 | 14 | 98610 | 1614 |  | Y | 49 | 41 | [7 empty] | 김익규 | 3 |  |  |  |  | N |  | 95.3 | 11-10 | 266.3 | 0 | A |  | 1616 | 1 | 0.13 | 1558 | 1.64 | 70 | 35 | 228 | 3:48 | 15 | 15 | 0 | 0 |  | 0 | 0 |  | N2 | 2019-12-14 18:26 | 2019-12-14 18:49 | 23 | 2019-12-14 18:15 | 34 |  |  |  |  | Y |  | Y | Y | [5 empty] | 5 | 8.14 | 0 | [20 empty] | 1.28 |  |  | 0.06 | 0.06 | A | [9 empty] | 24 | 0 | 488 | 0 | 0 | 121 | 0 | 1201 | 0 | 685 | 120 | 0 | 0 | 30 |  |  | 5
2019-12-14 | A56092 | 1 | 고탄소 | AE1055LS |  | Al 탈산 | B | 36 | 3 | 54100 | 86.18 | D | D | D |  | 1 | 1 |  | 1520 | 1559 | 5200 |  |  | 5200 | 51.22 | 12 | 101532 | 1601 |  | Y | 45 | 29 | [7 empty] | 김덕진 | 2 | [6 empty] | 103.05 | 13-8 | 1.88 | 196.49 | A |  | 1601 | 3 | 0.16 | 1601 | 0 | 117 | 27 | 238 | 3:58 | 25 | 26 | 24 | 0 |  | 0 |  |  | N2 | 2019-12-14 18:41 | 2019-12-14 19:00 | 18 | 2019-12-14 18:39 | 21 |  |  |  |  | Y |  |  |  | Y | [5 empty] | 0 | 199.82 | [23 empty] | 0 | 0 | A | [9 empty] | 68 | 0 | 860 | 28 | 0 | 0 | 0 | 651 | 0 | 197 | 0 | 0 | 0 | 79
2019-12-14 | C53627 | 3 | 중탄소 | SCM440J | 연주종료 | Al 탈산 | T | 32 | 82 | 47100 | 83.25 | D | D | D |  | 1 |  | 1 | 1535 | 1527 | 7800 |  |  | 7800 | 139.48 | 20 | 55920 | 1605 |  | Y | 54 | 42 | [15 empty] | 98.2 | 11-6 | 182.99 | 0 | A |  | 1604 | 2 | 0.42 | 1560 | 1.91 | 65 | 24 | 353 | 5:53 | 10 | 10 | 0 | 0 |  | 0 | 10 |  | AR | 2019-12-14 18:44 |  | 16 | 2019-12-14 18:38 | 23 |  |  |  |  | Y | [5 empty] | Y |  |  |  | 2.9 | 0 | [23 empty] | 0.13 | 0 | A | [9 empty] | 1357 | 0 | 876 | 30 | 0 | 0 | 0 | 939 | 0 | 300 | 0 | 0 | 0 | 0 |  |  | 5
2019-12-14 | B56054 | 2 | 중탄소 | AE1548 |  | Al 탈산 | B | 10 | 1 | 53600 | 90.32 | D | D |  | D | 1 |  | 1 | 1540 | 1544 | 7300 |  |  | 7300 | 84.13 | 12 | 86772 | 1645 |  | Y | 42 | 38 | [7 empty] | 김익규 | 2 |  |  |  |  | Y |  | 89.4 | 12-3 | 253.27 | 0 | A |  | 1630 | 1 | 0.13 | 1556 | 0 | 68 | 29 | 230 | 3:50 | 15 | 16 | 0 | 0 |  | 0 | 0 |  | N2 | 2019-12-14 19:35 | 2019-12-14 19:48 | 14 | 2019-12-14 19:19 | 30 |  |  |  |  | Y |  | Y | Y | [5 empty] | 4.5 | 8.28 | 0 | [20 empty] | 1.68 |  |  | 0.11 | 0.11 | A | [9 empty] | 13 | 0 | 373 | 0 | 0 | 178 | 0 | 1250 | 0 | 783 | 121 | 0 | 0 | 42 |  |  | 5
2019-12-14 | A56093 | 1 | 고탄소 | AE1055LS |  | Al 탈산 | B | 37 | 39 | 52000 | 71.62 | D | D | D |  | 1 | 1 |  | 1520 | 1582 | 3700 |  |  | 3700 | 36.44 | 12 | 101532 | 1590 |  | Y | 40 | 19 | [7 empty] | 김덕진 | 2 |  | Y |  |  |  |  | 103 | 12-9 | 17.44 | 102.3 | A |  | 1590 | 3 | 0.16 | 1547 | 1.34 | 63 | 22 | 254 | 4:14 | 25 | 25 | 25 | 0 |  | 0 |  |  | N2 | 2019-12-14 19:35 | 2019-12-14 20:04 | 29 | 2019-12-14 19:35 | 29 |  |  |  |  | Y |  |  |  | Y | [5 empty] | 0 | 169.45 | [23 empty] | 0 | 1 | A | [9 empty] | 55 | 0 | 829 | 0 | 0 | 0 | 0 | 449 | 0 | 197 | 0 | 0 | 0 | 18
2019-12-14 | C53628 | 3 | 중탄소 | SCM440J | 연주종료 | Al 탈산 | T | 19 | 55 | 49050 | 74.45 | D | D | D |  | 1 |  | 1 | 1535 | 1558 | 6400 |  |  | 6400 | 67.32 | 34 | 95064 | 1610 |  | Y | 49 | 34 | [15 empty] | 93.1 | 11-6 | 139.49 | 0 | A |  | 1605 | 2 | 0.43 | 1561 | 2.32 | 66 | 28 | 365 | 6:05 | 10 | 10 | 0 | 0 |  | 0 | 10 |  | AR | 2019-12-14 19:56 |  | 18 | 2019-12-14 19:49 | 24 |  |  |  |  | Y | [5 empty] | Y |  |  |  | 2.44 | 0 | [23 empty] | 0.06 | 0 | A | [9 empty] | 1241 | 0 | 875 | 0 | 0 | 0 | 0 | 721 | 0 | 300 | 0 | 0 | 0 | 18 |  |  | 5
2019-12-14 | B56055 | 2 | 중탄소 | AE1548 |  | Al 탈산 | B | 18 | 23 | 53200 | 78.8 | D | D |  | D | 1 |  | 1 | 1540 | 1545 | 5900 |  |  | 5900 | 67.99 | 12 | 86772 | 1625 |  | Y | 38 | 31 |  |  | B56052 | 05 |  |  |  | 김익규 | 3 |  |  | Y |  | Y |  | 98.2 | 12-8 | 249.63 | 0 | A |  | 1608 | 1 | 0.12 | 1548 | 0 | 60 | 24 | 228 | 3:48 | 15 | 15 | 0 | 0 |  | 0 | 0 |  | N2 | 2019-12-14 20:27 | 2019-12-14 20:47 | 21 | 2019-12-14 20:16 | 31 |  |  |  |  | Y |  | Y | Y | [5 empty] | 3.5 | 9.28 | 0 | [20 empty] | 1.08 |  |  | 0.06 | 0.06 | B | [9 empty] | 0 | 0 | 491 | 0 | 0 | 171 | 0 | 753 | 0 | 442 | 0 | 0 | 0 | 0 |  |  | 5
2019-12-14 | A56094 | 1 | 고탄소 | AE1055LS |  | Al 탈산 | B | 29 | 48 | 50900 | 75.38 | D | D | D |  | 1 | 1 |  | 1520 | 1582 | 4400 |  |  | 4400 | 43.34 | 12 | 101532 | 1598 |  | Y | 42 | 23 | [7 empty] | 차승주 | 2 |  | Y |  |  |  |  | 109 | 13-4 | 38.19 | 165.74 | A |  | 1598 | 3 | 0.17 | 1554 | 1.29 | 70 | 32 | 247 | 4:07 | 25 | 25 | 26 | 0 |  | 0 |  |  | N2 | 2019-12-14 20:50 | 2019-12-14 21:08 | 18 | 2019-12-14 20:50 | 18 |  |  |  |  | Y |  |  |  | Y | [5 empty] | 0 | 194.83 | [23 empty] | 0 | 3.3 | A | [9 empty] | 84 | 0 | 901 | 9 | 0 | 0 | 0 | 707 | 0 | 604 | 0 | 0 | 0 | 21
2019-12-14 | C53629 | 3 | 중탄소 | SCM440J | 연주종료 | Al 탈산 | T | 22 | 73 | 48400 | 77.53 | D | D | D |  | 1 |  | 1 | 1535 | 1588 | 7000 |  |  | 7000 | 62.59 | 40 | 111840 | 1588 |  | Y | 51 | 36 | [15 empty] | 108.95 | 12-8 | 170.1 | 0 | A |  | 1598 | 2 | 0.41 | 1556 | 2.1 | 61 | 29 | 320 | 5:20 | 10 | 11 | 0 | 0 |  | 0 | 10 |  | AR | 2019-12-14 21:08 |  | 13 | 2019-12-14 21:02 | 20 |  |  |  |  | Y | [5 empty] | Y |  |  |  | 2.82 | 0 | [23 empty] | 0.12 | 0 | A | [9 empty] | 1401 | 0 | 1183 | 0 | 0 | 0 | 0 | 833 | 0 | 300 | 0 | 0 | 0 | 27 |  |  | 5
2019-12-14 | B56056 | 2 | 중탄소 | AE1548 |  | Al 탈산 | B | 38 | 31 | 53650 | 93.43 | D | D |  | D | 1 |  | 1 | 1540 | 1526 | 6300 |  |  | 6300 | 74.07 | 12 | 85056 | 1625 |  | Y | 46 | 31 |  |  | B56053 | 05 |  |  |  | 김익규 | 3 |  | Y |  |  | Y |  | 91.55 | 11-9 | 256.66 | 0 | A |  | 1602 | 1 | 0.12 | 1542 | 0 | 54 | 18 | 242 | 4:02 | 15 | 16 | 0 | 0 |  | 0 | 0 |  | N2 | 2019-12-14 21:52 | 2019-12-14 22:02 | 10 | 2019-12-14 21:39 | 23 |  |  |  |  | Y |  | Y | Y | [5 empty] | 4.5 | 8.41 | 0 | [20 empty] | 1.16 |  |  | 0.22 | 0.22 | A | [9 empty] | 0 | 0 | 389 | 0 | 0 | 152 | 0 | 757 | 0 | 288 | 0 | 0 | 0 | 13 |  |  | 5
2019-12-14 | A56095 | 1 | 고탄소 | AE1055LS |  | Al 탈산 | B | 31 | 39 | 51200 | 74.63 | D | D | D |  | 1 | 1 |  | 1520 | 1610 | 3200 |  |  | 3200 | 37.82 | 10 | 84610 | 1598 |  | Y | 40 | 17 | [7 empty] | 김덕진 | 2 |  | Y |  |  |  |  | 106.7 | 13-3 | 0 | 127.38 | A |  | 1598 | 3 | 0.17 | 1555 | 1.23 | 71 | 33 | 263 | 4:23 | 25 | 27 | 27 | 0 |  | 0 |  |  | N2 | 2019-12-14 21:55 | 2019-12-14 22:16 | 22 | 2019-12-14 21:54 | 22 | [8 empty] | Y | [5 empty] | 0 | 195.85 | [23 empty] | 0 | 13.21 | A | [9 empty] | 25 | 0 | 780 | 11 | 0 | 0 | 0 | 450 | 0 | 395 | 0 | 0 | 0 | 32
2019-12-14 | C53630 | 3 | 중탄소 | SCM440J | TUNDISH교체전 | Al 탈산 | T | 15 | 49 | 49100 | 85.82 | D | D | A |  | 1 |  | 1 | 1535 | 1545 | 7400 |  |  | 7400 | 75.8 | 38 | 97622 | 1592 |  | Y | 46 | 41 | [15 empty] | 97.1 | 12-1 | 141.54 | 0 | A |  | 1602 | 2 | 0.42 | 1557 | 1.55 | 62 | 30 | 408 | 6:48 | 10 | 10 | 0 | 0 |  | 0 | 11 |  | AR | 2019-12-14 22:25 |  | 13 | 2019-12-14 22:13 | 24 |  |  |  |  | Y | [5 empty] | N |  |  | 5 | 3.42 | 0 | [23 empty] | 0 | 0 | A | [9 empty] | 1398 | 0 | 1027 | 0 | 0 | 0 | 0 | 829 | 0 | 301 | 0 | 0 | 0 | 0 |  |  | 5
2019-12-14 | B56057 | 2 | 중탄소 | AE1548 |  | Al 탈산 | B | 5 | 45 | 51850 | 90.2 | D | A |  | A | 1 |  | 1 | 1540 | 1545 | 6800 |  |  | 6800 | 79.95 | 12 | 85056 | 1634 |  | Y | 46 | 33 |  |  | B56054 | 05 |  |  |  | 김익규 | 2 |  |  | Y |  | Y |  | 105.75 | 13-1 | 55.86 | 0 | A |  | 1619 | 1 | 0.12 | 1555 | 1.69 | 67 | 32 | 238 | 3:58 | 15 | 15 | 0 | 0 |  | 0 | 0 |  | N2 | 2019-12-14 22:50 | 2019-12-14 23:01 | 10 | 2019-12-14 22:40 | 20 |  |  |  |  | Y |  | Y | Y | [5 empty] | 4.5 | 8.19 | 0 | [20 empty] | 1.05 |  |  | 0.12 | 0.12 | A | [9 empty] | 15 | 0 | 580 | 0 | 0 | 148 | 0 | 960 | 0 | 640 | 0 | 0 | 0 | 80 |  |  | 5
2019-12-14 | A56096 | 1 | 고탄소 | AE1055LS |  | Al 탈산 | B | 36 | 4 | 54100 | 76.18 | D | A | A |  | 1 | 1 |  | 1520 | 1563 | 4400 |  |  | 4400 | 43.34 | 12 | 101532 | 1602 |  | Y | 41 | 28 |  |  | A56093 |  |  |  |  | 김덕진 | 3 |  | Y |  |  |  |  | 97.2 | 13-1 | 4.26 | 33.98 | A |  | 1602 | 3 | 0.16 | 1548 | 1.59 | 64 | 27 | 260 | 4:20 | 25 | 25 | 28 | 0 |  | 0 |  |  | N2 | 2019-12-14 22:54 | 2019-12-14 23:19 | 25 | 2019-12-14 22:52 | 27 |  |  |  |  | Y |  |  |  | Y | [5 empty] | 0 | 164.39 | [23 empty] | 2.41 | 13.71 | A | [9 empty] | 19 | 0 | 698 | 30 | 0 | 0 | 0 | 646 | 0 | 445 | 0 | 0 | 0 | 0
2019-12-14 | B56058 | 2 | 중탄소 | AE1548 |  | Al 탈산 | B | 10 | 2 | 55050 | 89.58 | A | A |  | A | 1 |  | 1 | 1540 | 1575 | 5700 |  |  | 5700 | 67.01 | 12 | 85056 | 1634 |  | Y | 40 | 34 |  |  | B56055 | 05 |  |  |  | 임현진 | 2 |  |  |  |  | Y |  | 97.45 | 13-2 | 187.29 | 0 | A |  | 1620 | 1 | 0.11 | 1550 | 0 | 62 | 26 | 210 | 3:30 | 15 | 16 | 0 | 0 |  | 0 | 0 |  | N2 | 2019-12-14 23:48 | 2019-12-15 00:05 | 17 | 2019-12-14 23:34 | 31 |  |  |  |  | Y |  | Y | Y | [5 empty] | 5 | 10.57 | 0 | [20 empty] | 0.85 |  |  | 0.16 | 0.16 | A | [9 empty] | 0 | 0 | 626 | 0 | 0 | 126 | 0 | 757 | 0 | 282 | 0 | 0 | 0 | 40 |  |  | 5
2019-12-14 | A56097 | 1 | 고탄소 | AE1055LS |  | Al 탈산 | B | 37 | 40 | 51900 | 81.23 | A | A | A |  | 1 | 1 |  | 1520 | 1533 | 5900 |  |  | 5900 | 69.73 | 10 | 84610 | 1581 |  | Y | 42 | 37 |  |  | A56094 |  |  |  |  | 정용태 | 3 |  | Y |  |  |  |  | 106 | 13-2 | 0 | 295.86 | A |  | 1581 | 3 | 0.16 | 1534 | 1.21 | 50 | 19 | 281 | 4:41 | 25 | 25 | 29 | 0 |  | 0 |  |  | N2 | 2019-12-15 00:01 | 2019-12-15 00:17 | 16 | 2019-12-15 00:01 | 17 | [8 empty] | Y | [5 empty] | 0 | 159.57 | [23 empty] | 3.69 | 13.71 | A |  |  | 8.119 | 25.416 | 55.551 | 0.125 | 6.842 | 2.185 | 1773.63 | 0 | 0 | 807 | 42 | 0 | 0 | 0 | 696 | 0 | 564 | 0 | 0 | 0 | 60
2019-12-14 | B56059 | 2 | 중탄소 | AE1548 |  | Al 탈산 | B | 21 | 7 | 52900 | 85.85 | A | A |  | A | 1 |  | 1 | 1540 | 1566 | 6500 |  |  | 6500 | 70.76 | 12 | 91860 | 1617 |  | Y | 44 | 36 |  |  | B56056 | 05 |  |  |  | 임현진 | 2 |  |  |  |  | Y |  | 100.7 | 13-4 | 192.2 | 0 | A |  | 1617 | 1 | 0.09 | 1555 | 1.72 | 67 | 27 | 227 | 3:47 | 15 | 15 | 0 | 0 |  | 0 | 0 |  | N2 | 2019-12-15 00:44 | 2019-12-15 01:03 | 19 | 2019-12-15 00:34 | 29 |  |  |  |  | Y |  | Y | Y | [5 empty] | 4.5 | 9.16 | 0 | [20 empty] | 0.94 |  |  | 0.1 | 0.1 | A | [9 empty] | 36 | 0 | 660 | 0 | 0 | 141 | 0 | 502 | 0 | 202 | 0 | 0 | 0 | 40
2019-12-14 | C53631 | 3 | 중탄소 | AE15B36D2 | 연주시작 | Al 탈산 | T | 32 | 83 | 47000 | 124.27 | A | A | A |  | 1 |  | 1 | 1535 | 1542 | 9500 |  |  | 9500 | 99.06 | 35 | 95900 | 1668 |  | Y | 71 | 54 | [7 empty] | 도주용 | 2 |  |  |  |  | Y | 4 | 97.85 | 11-6 | 429.52 | 0 | A |  | 1650 | 2 | 0.48 | 1583 | 1.97 | 85 | 45 | 596 | 9:56 | 13 | 13 | 0 | 0 |  | 0 | 20 |  | AR | 2019-12-15 01:33 |  | 13 | 2019-12-15 01:13 | 33 |  |  |  |  | N | [5 empty] | N |  |  | 5 | 6.06 | 0 | [23 empty] | 0 | 0 | A |  |  | 12.226 | 26.448 | 50.344 | 0.593 | 4.117 | 1.903 | 1542.92 | 0 | 0 | 800 | 0 | 0 | 0 | 0 | 1146 | 0 | 299 | 300 | 0 | 0 | 6 |  |  | 12 |  | 1
2019-12-14 | A56098 | 1 | 고탄소 | AE1055LS |  | Al 탈산 | B | 29 | 49 | 51100 | 84.02 | A | A | A |  | 1 | 1 |  | 1520 | 1536 | 6200 |  |  | 6200 | 73.28 | 10 | 84610 | 1570 |  | Y | 42 | 38 |  |  | A56095 |  |  |  |  | 정용태 | 2 |  | Y |  |  |  |  | 108.5 | 13-3 | 0 | 330.83 | A |  | 1570 | 3 | 0.16 | 1551 | 0.46 | 67 | 30 | 261 | 4:21 | 25 | 25 | 30 | 0 |  | 0 |  |  | N2 | 2019-12-15 01:06 | 2019-12-15 01:20 | 14 | 2019-12-15 01:06 | 14 |  |  |  |  | Y |  |  |  | Y | [5 empty] | 0 | 176.59 | [23 empty] | 4.91 | 13.71 | A |  |  | 8.045 | 25.092 | 55.895 | 0.103 | 6.947 | 2.227 | 1848.94 | 0 | 0 | 810 | 18 | 0 | 0 | 0 | 744 | 0 | 445 | 0 | 0 | 0 | 9
2019-12-14 | B56060 | 2 | 중탄소 | AE1548 | TUNDISH교체전 | Al 탈산 | B | 38 | 32 | 54100 | 89.03 | A | A |  | A | 1 |  | 1 | 1540 | 1546 | 6500 |  |  | 6500 | 67.18 | 15 | 96754 | 1634 |  | Y | 43 | 32 |  |  | B56057 | 05 |  |  |  | 임현진 | 2 |  |  |  |  | Y |  | 101.8 | 12-10 | 180.31 | 0 | A |  | 1613 | 1 | 0.1 | 1558 | 1.44 | 70 | 31 | 208 | 3:28 | 15 | 15 | 0 | 0 |  | 0 | 0 |  | N2 | 2019-12-15 01:46 | 2019-12-15 02:06 | 21 | 2019-12-15 01:32 | 34 |  |  |  |  | Y |  | Y | Y | [5 empty] | 5 | 9.09 | 0 | [20 empty] | 0.82 |  |  | 0.13 | 0.13 | A | [9 empty] | 0 | 8 | 703 | 0 | 0 | 134 | 0 | 497 | 0 | 207 | 0 | 0 | 0 | 31
2019-12-14 | A56099 | 1 | 고탄소 | AE1055LS |  | Al 탈산 | B | 31 | 40 | 51700 | 76.52 | A | A | A |  | 1 | 1 |  | 1520 | 1552 | 5200 |  |  | 5200 | 51.22 | 12 | 101532 | 1590 |  | Y | 41 | 32 |  |  | A56096 |  |  |  |  | 정용태 | 3 |  | Y |  |  |  |  | 108.8 | 13-5 | 0 | 314.74 | A |  | 1590 | 3 | 0.16 | 1555 | 1 | 71 | 33 | 285 | 4:45 | 25 | 25 | 31 | 0 |  | 0 |  |  | N2 | 2019-12-15 02:02 | 2019-12-15 02:24 | 22 | 2019-12-15 02:01 | 23 | [8 empty] | Y | [5 empty] | 0 | 162.38 | [23 empty] | 5.97 | 13.71 | A | [9 empty] | 47 | 0 | 872 | 31 | 0 | 0 | 0 | 645 | 0 | 444 | 0 | 0 | 0 | 13
2019-12-14 | C53632 | 3 | 중탄소 | AE15B36D2 | 연주종료 | Al 탈산 | T | 19 | 56 | 48850 | 102.05 | A | A | A |  | 1 |  | 1 | 1535 | 1576 | 7000 |  |  | 7000 | 75.14 | 34 | 93160 | 1650 | 362 | Y | 46 | 42 | [7 empty] | 정종훈 | 2 |  |  |  |  | Y |  | 94.35 | 11-7 | 302.39 | 0 | A |  | 1645 | 2 | 0.44 | 1574 | 1.78 | 76 | 40 | 374 | 6:14 | 13 | 16 | 0 | 0 |  | 0 | 17 |  | AR | 2019-12-15 02:33 |  | 17 | 2019-12-15 02:16 | 34 |  |  |  |  | N | [5 empty] | N |  |  | 5.5 | 15.9 | 0 | [23 empty] | 0 | 0 | A |  |  | 9.406 | 30.394 | 48.408 | 0.382 | 5.146 | 1.592 | 1487.24 | 0 | 0 | 602 | 0 | 0 | 0 | 0 | 708 | 0 | 300 | 201 | 0 | 0 | 5 |  |  | 7
2019-12-14 | B56061 | 2 | 중탄소 | AE1050 | TUNDISH교체 | Al 탈산 | B | 5 | 46 | 51650 | 89.72 | A | A |  | A | 1 |  | 1 | 1530 | 1544 | 7200 |  |  | 7200 | 85.11 | 10 | 84600 | 1655 |  | Y | 42 | 37 |  |  | B56058 | 05 |  |  |  | 임현진 | 2 |  |  |  |  | Y |  | 95.45 | 11-10 | 8.23 | 259.18 | A |  | 1650 | 1 | 0.14 | 1574 | 1.79 | 85 | 30 | 289 | 4:49 | 15 | 20 | 0 | 0 |  | 0 | 0 |  | N2 | 2019-12-15 02:52 | 2019-12-15 03:32 | 40 | 2019-12-15 02:42 | 50 |  |  |  |  | Y |  | Y | Y | [5 empty] | 4.6 | 0 | 38.51 | [19 empty] | 1.89 |  |  |  | 0.13 | 0.13 | A | [9 empty] | 0 | 0 | 14 | 0 | 0 | 132 | 0 | 600 | 0 | 202 | 0 | 0 | 0 | 43 |  |  | 7 |  | 1
2019-12-14 | A56100 | 1 | 고탄소 | AE1055LS |  | Al 탈산 | B | 36 | 5 | 54100 | 83.32 | A | A | A |  | 1 | 1 |  | 1520 | 1536 | 5500 |  |  | 5500 | 54.17 | 12 | 101532 | 1591 |  | Y | 42 | 35 |  |  | A56097 |  |  |  |  | 정용태 | 2 |  | Y |  |  |  |  | 98.5 | 13-2 | 0 | 65.69 | A |  | 1591 | 3 | 0.16 | 1551 | 0.95 | 67 | 32 | 282 | 4:42 | 25 | 26 | 32 | 0 |  | 0 |  |  | N2 | 2019-12-15 03:06 | 2019-12-15 03:29 | 22 | 2019-12-15 03:06 | 23 |  |  |  |  | Y |  |  |  | Y | [5 empty] | 0 | 232.81 | [23 empty] | 7.17 | 13.71 | A | [9 empty] | 59 | 0 | 837 | 22 | 0 | 0 | 0 | 550 | 0 | 295 | 0 | 0 | 0 | 9
2019-12-14 | C53633 | 3 | 중탄소 | AE15B36D2 | 연주종료 | Al 탈산 | T | 15 | 50 | 49600 | 96.58 | A | A | A |  | 1 |  | 1 | 1535 | 1543 | 7800 |  |  | 7800 | 81.33 | 35 | 95900 | 1637 |  | Y | 52 | 41 | [7 empty] | 도주용 | 2 |  |  |  |  | Y |  | 98.4 | 12-2 | 286.93 | 0 | A |  | 1634 | 2 | 0.43 | 1586 | 1.45 | 88 | 46 | 342 | 5:42 | 13 | 14 | 0 | 0 |  | 0 | 11 |  | AR | 2019-12-15 03:42 |  | 9 | 2019-12-15 03:32 | 19 |  |  |  |  | N | [5 empty] | N |  |  | 5 | 9.79 | 0 | [23 empty] | 0 | 0 | A | [9 empty] | 0 | 0 | 622 | 0 | 0 | 0 | 0 | 955 | 0 | 300 | 0 | 0 | 0 | 27 |  |  | 6
2019-12-14 | B56062 | 2 | 중탄소 | AE1050 |  | Al 탈산 | B | 10 | 3 | 53850 | 86.07 | A | A |  | A | 1 |  | 1 | 1530 | 1567 | 5300 |  |  | 5300 | 55.84 | 12 | 94920 | 1625 |  | Y | 44 | 30 |  |  | B56059 | 05 |  |  |  | 임현진 | 2 |  |  |  |  | Y |  |  |  | 0 | 204.04 | A |  | 1614 | 1 | 0.44 | 1556 | 1.75 | 67 | 18 | 368 | 6:08 | 15 | 15 | 0 | 0 |  | 0 | 0 |  | N2 | 2019-12-15 03:42 | 2019-12-15 04:34 | 51 | 2019-12-15 03:32 | 62 |  |  |  |  | Y |  | Y | Y | [5 empty] | 4.5 | 0 | 16.54 | [23 empty] | 0.16 | 0.16 | A | [9 empty] | 0 | 0 | 465 | 0 | 0 | 111 | 0 | 647 | 0 | 102 | 0 | 0 | 0 | 0 |  |  | 7
2019-12-14 | A56101 | 1 | 고탄소 | AE1055LS |  | Al 탈산 | B | 37 | 41 | 51000 | 76.57 | A | A | A |  | 1 | 1 |  | 1520 | 1547 | 5200 |  |  | 5200 | 51.22 | 12 | 101532 | 1599 |  | Y | 42 | 34 |  |  | A56098 |  |  |  |  | 정용태 | 2 |  | Y | [6 empty] | 1.17 | 130.85 | A |  | 1599 | 3 | 0.17 | 1555 | 1.26 | 71 | 37 | 244 | 4:04 | 25 | 25 | 33 | 0 |  | 0 |  |  | N2 | 2019-12-15 04:05 | 2019-12-15 04:28 | 22 | 2019-12-15 04:05 | 22 |  |  |  |  | Y |  |  |  | Y | [5 empty] | 0 | 17.02 | [23 empty] | 9.63 | 13.71 | A | [9 empty] | 77 | 0 | 885 | 30 | 0 | 0 | 0 | 593 | 0 | 298 | 0 | 0 | 0 | 9
2019-12-14 | C53634 | 3 | 중탄소 | AE15B36D2 | 연주종료 | Al 탈산 | T | 22 | 74 | 49000 | 98.63 | A | A | A |  | 1 |  | 1 | 1535 | 1553 | 6800 |  |  | 6800 | 72.99 | 34 | 93160 | 1625 |  | Y | 42 | 37 | [7 empty] | 정종훈 | 2 |  |  |  |  | Y |  | 94.1 | 11-4 | 297.76 | 0 | A |  | 1623 | 2 | 0.41 | 1568 | 1.22 | 70 | 38 | 385 | 6:25 | 13 | 13 | 0 | 0 |  | 0 |  |  | AR | 2019-12-15 04:48 |  | 11 | 2019-12-15 04:36 | 23 |  |  |  |  | N | [5 empty] | N |  |  | 6 | 9.59 | 0 | [23 empty] | 0 | 0 | A | [9 empty] | 21 | 0 | 767 | 0 | 0 | 0 | 0 | 699 | 0 | 302 | 200 | 0 | 0 | 12 |  |  | 5
2019-12-14 | B56063 | 2 | 중탄소 | AE1050 |  | Al 탈산 | B | 21 | 8 | 53100 | 96.53 | A | A |  | A | 1 |  | 1 | 1530 | 1575 | 5900 |  |  | 5900 | 62.16 | 12 | 94920 | 1637 |  | Y | 45 | 41 |  |  | B56060 | 05 |  |  |  | 임현진 | 2 |  |  |  |  | Y |  | 95.4 | 12-8 | 0 | 280.71 | A |  | 1623 | 1 | 0.12 | 1559 | 1.32 | 70 | 23 | 275 | 4:35 | 15 | 20 | 0 | 0 |  | 0 | 0 |  | N2 | 2019-12-15 04:46 | 2019-12-15 05:36 | 50 | 2019-12-15 04:35 | 62 |  |  |  |  | Y |  | Y | Y | [5 empty] | 5 | 0 | 23.22 | [23 empty] | 0.43 | 0.43 | A | [9 empty] | 0 | 0 | 463 | 0 | 0 | 101 | 0 | 497 | 0 | 106 | 0 | 0 | 0 | 52 |  |  | 7
2019-12-14 | A56102 | 1 | 고탄소 | AE1055LS |  | Al 탈산 | B | 29 | 50 | 50900 | 83.78 | A | A | A |  | 1 | 1 |  | 1520 | 1531 | 5700 |  |  | 5700 | 56.14 | 12 | 101532 | 1591 |  | Y | 42 | 35 |  |  | A56099 |  |  |  |  | 정용태 | 2 |  | Y |  |  |  |  | 99.1 | 12-3 | 0 | 303.95 | A |  | 1591 | 3 | 0.17 | 1547 | 1.13 | 63 | 33 | 290 | 4:50 | 25 | 25 | 34 | 0 |  | 0 |  |  | N2 | 2019-12-15 05:11 | 2019-12-15 05:31 | 20 | 2019-12-15 05:09 | 22 |  |  |  |  | Y |  |  |  | Y | [5 empty] | 0 | 250.53 | [23 empty] | 10.86 | 13.71 | A | [9 empty] | 17 | 0 | 811 | 12 | 0 | 0 | 0 | 696 | 0 | 446 | 0 | 0 | 0 | 24
2019-12-14 | B56064 | 2 | 중탄소 | AE1050 |  | Al 탈산 | B | 38 | 33 | 52850 | 108.73 | A | A |  | A | 1 |  | 1 | 1530 | 1547 | 7100 |  |  | 7100 | 74.8 | 12 | 94920 | 1615 |  | Y | 57 | 43 | [15 empty] | 100.95 | 12-9 | 0 | 223.17 | A |  | 1612 | 1 | 0.21 | 1566 | 1.12 | 77 | 32 | 244 | 4:04 | 15 | 15 | 0 | 0 | 33 | 0 | 0 |  | N2 | 2019-12-15 05:57 | 2019-12-15 06:37 | 39 | 2019-12-15 05:46 | 50 |  |  |  |  | Y |  | Y | Y | [5 empty] | 4 | 0 | 9.7 | [23 empty] | 0.04 | 0.04 | A | [9 empty] | 0 | 0 | 309 | 0 | 0 | 109 | 0 | 799 | 0 | 213 | 0 | 0 | 0 | 28
2019-12-14 | C53635 | 3 | 중탄소 | AE15B36D2 | 연주종료 | Al 탈산 | T | 32 | 84 | 47250 | 84.72 | A | A | A |  | 1 |  | 1 | 1535 | 1565 | 5700 |  |  | 5700 | 63.04 | 33 | 90420 | 1648 |  | Y | 41 | 29 | [7 empty] | 도주용 | 2 |  |  |  |  | Y |  | 92.8 | 11-1 | 234.33 | 0 | A |  | 1626 | 2 | 0.41 | 1574 | 1.53 | 76 | 37 | 346 | 5:46 | 13 | 13 | 0 | 0 |  | 0 | 10 |  | AR | 2019-12-15 05:41 |  | 21 | 2019-12-15 05:32 | 31 |  |  |  |  | N | [5 empty] | N |  |  | 5 | 10.05 | 0 | [23 empty] | 0 | 0 | A | [9 empty] | 23 | 0 | 683 | 0 | 0 | 0 | 0 | 690 | 0 | 298 | 0 | 0 | 0 | 18 |  |  | 5
2019-12-14 | A56103 | 1 | 고탄소 | AE1055LS |  | Al 탈산 | B | 31 | 41 | 50900 | 83.18 | A | A | C |  | 1 | 1 |  | 1520 | 1542 | 5700 |  |  | 5700 | 56.14 | 12 | 101532 | 1588 |  | Y | 42 | 35 |  |  | A56100 |  |  |  |  | 정용태 | 3 |  | Y |  |  |  |  | 109.15 | 13-5 | 0 | 295.82 | A |  | 1588 | 3 | 0.18 | 1550 | 0.97 | 66 | 32 | 271 | 4:31 | 25 | 25 | 35 | 0 |  | 0 |  |  | N2 | 2019-12-15 06:09 | 2019-12-15 06:29 | 20 | 2019-12-15 06:07 | 22 |  |  |  |  | Y |  |  |  | Y | [5 empty] | 0 | 264.83 | [23 empty] | 0.09 | 0 | A | [9 empty] | 70 | 0 | 963 | 17 | 0 | 0 | 0 | 894 | 0 | 642 | 99 | 0 | 0 | 12
2019-12-14 | B56065 | 2 | 중탄소 | AE1050 |  | Al 탈산 | B | 5 | 47 | 51300 | 116.92 | A | C |  | C | 1 |  | 1 | 1530 | 1555 | 2800 |  |  | 2800 | 27.23 | 13 | 102830 | 1627 |  | Y | 50 | 38 | [15 empty] | 100.9 | 12-6 | 0.47 | 184.83 | A |  | 1607 | 1 | 0.18 | 1551 | 1.15 | 62 | 28 | 243 | 4:03 | 15 | 15 | 0 | 0 | 60 | 0 | 0 |  | N2 | 2019-12-15 07:14 | 2019-12-15 07:42 | 28 | 2019-12-15 06:41 | 61 |  |  |  |  | Y |  | Y | Y | [6 empty] | 0 | 10.5 | [23 empty] | 0.34 | 0.34 | A | [9 empty] | 0 | 0 | 438 | 0 | 0 | 110 | 0 | 700 | 0 | 213 | 0 | 0 | 0 | 16
2019-12-14 | C53636 | 3 | 중탄소 | AE15B36D2 | 연주종료 | Al 탈산 | T | 19 | 57 | 50300 | 85.92 | A | C | C |  | 1 |  | 1 | 1535 | 1574 | 5500 |  |  | 5500 | 55.76 | 36 | 98640 | 1642 |  | N | 45 | 29 | [7 empty] | 정종훈 | [5 empty] | Y |  | 97.2 | 11-10 | 202.09 | 0 | A |  | 1628 | 2 | 0.41 | 1573 | 2.04 | 75 | 43 | 308 | 5:08 | 13 | 13 | 0 | 0 |  | 0 | 14 |  | AR | 2019-12-15 06:47 |  | 16 | 2019-12-15 06:33 | 31 |  |  |  |  | N | [5 empty] | N |  |  |  | 7.25 | 0 | [23 empty] | 0 | 0 | A | [9 empty] | 91 | 0 | 692 | 0 | 0 | 0 | 0 | 595 | 0 | 300 | 0 | 0 | 0 | 33 |  |  | 5
2019-12-14 | A56104 | 1 | 고탄소 | AE1055LS |  | Al 탈산 | B | 36 | 6 | 53600 | 77.93 | A | C | C |  | 1 | 1 |  | 1520 | 1553 | 5000 |  |  | 5000 | 49.25 | 12 | 101532 | 1603 |  | Y | 43 | 31 | [7 empty] | 정용태 | 3 |  | Y |  |  |  |  | 101.5 | 13-6 | 3.66 | 89.37 | A |  | 1603 | 3 | 0.18 | 1552 | 1.46 | 68 | 31 | 250 | 4:10 | 25 | 25 | 36 | 0 |  | 0 |  |  | N2 | 2019-12-15 07:04 | 2019-12-15 07:36 | 32 | 2019-12-15 07:04 | 32 |  |  |  |  | Y |  |  |  | Y | [5 empty] | 0 | 235.01 | [23 empty] | 1.37 | 0 | B | [9 empty] | 60 | 0 | 861 | 18 | 0 | 0 | 0 | 598 | 0 | 514 | 0 | 0 | 0 | 0
2019-12-15 | C53637 | 3 | 중탄소 | AE15B36D2 | 연주종료 | Al 탈산 | T | 15 | 51 | 49750 | 92.03 | C | C | C |  | 1 |  | 1 | 1535 | 1579 | 6600 |  |  | 6600 | 66.91 | 36 | 98640 | 1637 |  | Y | 42 | 36 | [8 empty] | 2 |  |  |  |  | Y |  | 95.85 | 11-10 | 204.62 | 0 | A |  | 1632 | 2 | 0.42 | 1574 | 1.66 | 76 | 48 | 328 | 5:28 | 13 | 13 | 0 | 0 |  | 0 | 16 |  | AR | 2019-12-15 07:51 |  | 17 | 2019-12-15 07:35 | 33 |  |  |  |  | N | [5 empty] | N |  |  |  | 8.55 | 0 | [23 empty] | 0 | 0 | A |  |  | 7.87 | 32.095 | 46.79 | 0.506 | 5.945 | 1.457 | 1459.39 | 43 | 0 | 817 | 0 | 0 | 0 | 0 | 408 | 0 | 300 | 0 | 0 | 0 | 31 |  |  | 4
2019-12-15 | B56066 | 2 | 중탄소 | AE1050 |  | Al 탈산 | B | 10 | 4 | 54050 | 94.37 | C | C |  | C | 1 |  | 1 | 1530 | 1555 | 5900 |  |  | 5900 | 57.38 | 13 | 102830 | 1627 | 696 | Y | 43 | 35 |  |  | B56063 | 05 |  |  |  | 고승만 | 2 |  |  | Y |  | Y |  |  |  | 0 | 187.13 | A |  | 1612 | 1 | 0.15 | 1552 | 1.47 | 63 | 22 | 265 | 4:25 | 15 | 17 | 0 | 0 |  | 0 | 0 |  | N2 | 2019-12-15 08:13 | 2019-12-15 08:48 | 35 | 2019-12-15 07:57 | 51 |  |  |  |  | Y |  | Y | Y | [6 empty] | 0 | 9.84 | [23 empty] | 0.13 | 0.13 | A | [9 empty] | 0 | 0 | 572 | 0 | 0 | 110 | 0 | 498 | 0 | 105 | 0 | 0 | 0 | 98
2019-12-15 | A56105 | 1 | 고탄소 | AE1055LS |  | Al 탈산 | B | 37 | 42 | 51200 | 78.23 | C | C | C |  | 1 | 1 |  | 1520 | 1554 | 4800 |  |  | 4800 | 47.28 | 12 | 101532 | 1588 | 362 | Y | 43 | 30 | [7 empty] | 박안희 | 2 |  | Y |  |  |  |  | 106.45 | 13-2 | 0 | 68.84 | A |  | 1588 | 3 | 0.17 | 1544 | 1.26 | 60 | 29 | 301 | 5:01 | 25 | 25 | 37 | 0 |  | 0 |  |  | N2 | 2019-12-15 08:14 | 2019-12-15 08:37 | 24 | 2019-12-15 08:13 | 25 |  |  |  |  | Y |  |  |  | Y | [5 empty] | 0 | 198.04 | [23 empty] | 8.1 | 0 | A | [9 empty] | 64 | 0 | 887 | 47 | 0 | 0 | 0 | 595 | 0 | 517 | 0 | 0 | 0 | 44
2019-12-15 | C53638 | 3 | 중탄소 | AE15B36D2 | TUNDISH교체전 | Al 탈산 | T | 22 | 75 | 47950 | 79.53 | C | C | C |  | 1 |  | 1 | 1535 | 1586 | 5800 |  |  | 5800 | 60.48 | 35 | 95900 | 1638 |  | Y | 42 | 33 | [8 empty] | 2 |  |  |  |  | Y |  | 97.3 | 11-7 | 208.42 | 0 | A |  | 1630 | 2 | 0.41 | 1578 | 2.26 | 80 | 45 | 316 | 5:16 | 13 | 13 | 0 | 0 |  | 0 | 15 |  | AR | 2019-12-15 08:41 |  | 30 | 2019-12-15 08:26 | 46 |  |  |  |  | N | [5 empty] | N |  |  |  | 8.51 | 0 | [23 empty] | 0 | 0 | A | [9 empty] | 125 | 0 | 1166 | 0 | 0 | 0 | 0 | 392 | 0 | 199 | 0 | 0 | 0 | 36 |  |  | 4
2019-12-15 | B56067 | 2 | 중탄소 | AE1050 |  | Al 탈산 | B | 21 | 9 | 53400 | 90.13 | C | C |  | C | 1 |  | 1 | 1530 | 1576 | 5400 |  |  | 5400 | 56.89 | 12 | 94920 | 1626 |  | Y | 42 | 28 |  |  | B56064 | 05 |  |  |  | 고승만 | 2 |  |  | Y |  | Y |  | 105.2 | 13-9 | 0 | 196.36 | A |  | 1613 | 1 | 0.13 | 1557 | 1.34 | 68 | 26 | 424 | 7:04 | 15 | 15 | 0 | 0 |  | 0 | 0 |  | N2 | 2019-12-15 09:13 | 2019-12-15 09:53 | 40 | 2019-12-15 09:00 | 53 |  |  |  |  | Y |  | Y | Y | [5 empty] | 3 | 0 | 11 | [23 empty] | 0.12 | 0.12 | A | [9 empty] | 0 | 0 | 494 | 0 | 0 | 117 | 0 | 598 | 0 | 208 | 0 | 0 | 0 | 38 |  |  | 5
2019-12-15 | A56106 | 1 | 고탄소 | AE1055LS |  | Al 탈산 | B | 29 | 51 | 50000 | 81.68 | C | C | C |  | 1 | 1 |  | 1520 | 1509 | 6100 |  |  | 6100 | 72.1 | 10 | 84610 | 1590 |  | Y | 43 | 38 | [7 empty] | 박안희 | 2 |  | Y |  |  |  |  | 101.5 | 12-5 | 0 | 356.94 | A |  | 1590 | 3 | 0.18 | 1541 | 1.29 | 57 | 29 | 267 | 4:27 | 25 | 25 | 38 | 0 |  | 0 |  |  | N2 | 2019-12-15 09:22 | 2019-12-15 09:44 | 22 | 2019-12-15 09:21 | 23 |  |  |  |  | Y |  |  |  | Y | [5 empty] | 0 | 246.89 | [23 empty] | 11 | 0 | A | [9 empty] | 0 | 0 | 763 | 14 | 0 | 0 | 0 | 817 | 0 | 668 | 0 | 0 | 0 | 0
2019-12-15 | B56068 | 2 | 중탄소 | AE1050 |  | Al 탈산 | B | 38 | 34 | 53150 | 102.8 | C | C |  | C | 1 |  | 1 | 1530 | 1617 | 4100 |  |  | 4100 | 43.19 | 12 | 94920 | 1635 |  | Y | 45 | 26 |  |  | B56065 | 05 |  |  |  | 고승만 | 2 |  |  | Y |  | Y |  | 97.05 | 12-4 | 0 | 131.98 | A |  | 1622 | 1 | 0.16 | 1557 | 1.77 | 68 | 27 | 246 | 4:06 | 15 | 16 | 0 | 0 | 50 | 0 | 0 |  | N2 | 2019-12-15 10:26 | 2019-12-15 11:01 | 35 | 2019-12-15 09:54 | 67 |  |  |  |  | Y |  | Y | Y | [5 empty] | 4 | 0 | 9.37 | [23 empty] | 0.39 | 0.39 | A | [9 empty] | 0 | 0 | 469 | 0 | 0 | 143 | 0 | 502 | 0 | 106 | 0 | 0 | 0 | 24
2019-12-15 | A56107 | 1 | 고탄소 | AE1055LS |  | Al 탈산 | B | 31 | 42 | 51000 | 79.37 | C | C | C |  | 1 | 1 |  | 1520 | 1525 | 5600 |  |  | 5600 | 55.16 | 12 | 101532 | 1591 |  | Y | 42 | 36 | [7 empty] | 박안희 | 2 |  | Y | [6 empty] | 0 | 202.8 | A |  | 1591 | 3 | 0.17 | 1543 | 1.3 | 59 | 28 | 288 | 4:48 | 25 | 25 | 39 | 0 |  | 0 |  |  | N2 | 2019-12-15 10:27 | 2019-12-15 10:46 | 19 | 2019-12-15 10:27 | 19 |  |  |  |  | Y |  |  |  | Y | [5 empty] | 0 | 212.06 | [23 empty] | 15.1 | 0 | A | [9 empty] | 26 | 0 | 833 | 48 | 0 | 0 | 0 | 596 | 0 | 516 | 0 | 0 | 0 | 16
2019-12-15 | C53639 | 3 | 중탄소 | SCR440B1 | 연주시작 | Al 탈산 | T | 19 | 58 | 48850 | 92.83 | C | C | C |  | 1 |  | 1 | 1535 | 1590 | 7300 |  |  | 7300 | 75.93 | 35 | 96145 | 1636 | 720 | Y | 43 | 40 | [8 empty] | 2 |  |  |  |  | Y |  | 98.5 | 12-1 | 238.1 | 0 | A |  | 1634 | 2 | 0.42 | 1585 | 1.26 | 91 | 40 | 440 | 7:20 | 13 | 13 | 0 | 0 |  | 0 | 11 |  | AR | 2019-12-15 11:00 |  | 22 | 2019-12-15 10:49 | 34 |  |  |  |  | Y | [5 empty] | N |  |  |  | 3.8 | 0 | [23 empty] | 0 | 0 | B | [9 empty] | 1521 | 0 | 289 | 0 | 0 | 0 | 0 | 903 | 0 | 201 | 332 | 0 | 0 | 37 |  |  | 9 |  | 1
2019-12-15 | B56069 | 2 | 중탄소 | AE1050 |  | Al 탈산 | B | 5 | 48 | 51700 | 96.92 | C | C |  | C | 1 |  | 1 | 1530 | 1524 | 6700 |  |  | 6700 | 70.59 | 12 | 94920 | 1605 |  | Y | 54 | 36 |  |  | B56066 | 05 |  |  |  | 고승만 | 2 |  |  | Y |  | Y |  | 92 | 11-6 | 0 | 282.84 | A |  | 1606 | 1 | 0.16 | 1559 | 1.3 | 70 | 32 | 283 | 4:43 | 15 | 15 | 0 | 0 | 40 | 0 | 0 |  | N2 | 2019-12-15 11:43 | 2019-12-15 12:03 | 20 | 2019-12-15 11:33 | 30 |  |  |  |  | Y |  | Y | Y | [5 empty] | 5 | 0 | 9.11 | [23 empty] | 0.1 | 0.1 | A | [9 empty] | 0 | 0 | 526 | 0 | 0 | 128 | 0 | 499 | 0 | 103 | 0 | 0 | 0 | 60
2019-12-15 | A56108 | 1 | 고탄소 | AE1055LS |  | Al 탈산 | B | 36 | 7 | 53400 | 78.63 | C | C | C |  | 1 | 1 |  | 1520 | 1523 | 5500 |  |  | 5500 | 54.17 | 12 | 101532 | 1583 |  | Y | 45 | 36 | [7 empty] | 박안희 | 2 |  | Y |  |  |  |  | 107.45 | 14-2 | 3.34 | 3.79 | A |  | 1583 | 3 | 0.18 | 1551 | 0.94 | 67 | 32 | 239 | 3:59 | 25 | 25 | 40 | 0 |  | 0 |  |  | N2 | 2019-12-15 11:29 | 2019-12-15 11:51 | 22 | 2019-12-15 11:28 | 23 |  |  |  |  | Y |  |  |  | Y | [5 empty] | 0 | 190.84 | [23 empty] | 18.19 | 0 | A | [9 empty] | 48 | 0 | 858 | 29 | 0 | 0 | 0 | 598 | 0 | 517 | 0 | 0 | 0 | 60
2019-12-15 | C53640 | 3 | 중탄소 | SCR440B1 | 연주종료 | Al 탈산 | T | 15 | 52 | 49800 | 85.95 | C | C | C |  | 1 |  | 1 | 1535 | 1585 | 6200 |  |  | 6200 | 61 | 37 | 101639 | 1585 |  | Y | 42 | 36 | [8 empty] | 2 |  |  |  |  | Y |  | 99.3 | 12-3 | 249.48 | 0 | A |  | 1621 | 2 | 0.42 | 1572 | 1.48 | 78 | 38 | 329 | 5:29 | 13 | 13 | 0 | 0 |  | 0 | 12 |  | AR | 2019-12-15 11:59 |  | 38 | 2019-12-15 11:47 | 49 |  |  |  |  | Y | [5 empty] | N |  |  |  | 4.18 | 0 | [23 empty] | 0 | 0 | B |  |  | 5.553 | 33.92 | 47.281 | 0.457 | 8.514 | 1.393 | 1399.47 | 1510 | 0 | 421 | 0 | 0 | 0 | 0 | 398 | 0 | 220 | 0 | 0 | 0 | 32 |  |  | 7
2019-12-15 | A56109 | 1 | 고탄소 | AE1055LS |  | Al 탈산 | B | 37 | 43 | 51200 | 81.55 | C | C | C |  | 1 | 1 |  | 1520 | 1579 | 5400 |  |  | 5400 | 53.19 | 12 | 101532 | 1591 |  | Y | 46 | 34 | [7 empty] | 박안희 | 2 |  |  | Y |  |  |  | 109.45 | 13-5 | 13.47 | 318.14 | A |  | 1591 | 3 | 0.18 | 1549 | 1.2 | 65 | 30 | 298 | 4:58 | 25 | 25 | 41 | 0 |  | 0 |  |  | N2 | 2019-12-15 12:33 | 2019-12-15 12:58 | 25 | 2019-12-15 12:32 | 26 |  |  |  |  | Y |  |  |  | Y | [5 empty] | 0 | 199.29 | [23 empty] | 27.04 | 0 | A | [9 empty] | 78 | 0 | 888 | 44 | 0 | 0 | 0 | 815 | 0 | 670 | 0 | 0 | 0 | 67
2019-12-15 | B56070 | 2 | 중탄소 | AE1050 | 잔강최소화전 | Al 탈산 | B | 10 | 5 | 54050 | 98.45 | C | C |  | C | 1 |  | 1 | 1530 | 1565 | 6200 |  |  | 6200 | 72.93 | 11 | 85014 | 1627 |  | Y | 46 | 34 |  |  | B56067 | 05 |  |  |  | 고승만 | 2 |  |  | Y |  | N |  | 103.55 | 13-8 | 0 | 246.98 | A |  | 1613 | 1 | 0.16 | 1553 | 1.32 | 64 | 31 | 275 | 4:35 | 15 | 17 | 0 | 0 |  | 0 | 0 |  | N2 | 2019-12-15 12:53 | 2019-12-15 13:06 | 13 | 2019-12-15 12:38 | 28 |  |  |  |  | Y |  | Y | Y | [5 empty] | 3 | 0 | 11.73 | [23 empty] | 0.34 | 0.34 | A | [9 empty] | 0 | 0 | 542 | 0 | 0 | 130 | 0 | 499 | 0 | 203 | 0 | 0 | 0 | 86
2019-12-15 | C53641 | 3 | 중탄소 | SCR440B1 | 연주종료 | Al 탈산 | T | 32 | 85 | 47550 | 91.5 | C | C | C |  | 1 |  | 1 | 1535 | 1572 | 7800 |  |  | 7800 | 81.13 | 35 | 96145 | 1631 |  | Y | 46 | 43 | [8 empty] | 2 |  |  |  |  | Y |  | 97.25 | 11-5 | 244.55 | 0 | A |  | 1623 | 2 | 0.44 | 1575 | 1.3 | 81 | 34 | 311 | 5:11 | 13 | 13 | 0 | 0 |  | 0 | 9 |  | AR | 2019-12-15 13:06 |  | 43 | 2019-12-15 12:57 | 53 |  |  |  |  | Y | [5 empty] | N |  |  |  | 15.53 | 0 | [23 empty] | 0.66 | 0 | B | [9 empty] | 1390 | 0 | 421 | 0 | 0 | 0 | 0 | 406 | 0 | 180 | 0 | 0 | 0 | 15 |  |  | 7
2019-12-15 | A56110 | 1 | 고탄소 | AE1055LS |  | Al 탈산 | B | 29 | 52 | 51400 | 78.12 | C | C | C |  | 1 | 1 |  | 1520 | 1549 | 4800 |  |  | 4800 | 47.28 | 12 | 101532 | 1593 |  | Y | 41 | 32 | [7 empty] | 박안희 | 2 |  | Y |  |  |  |  | 98.2 | 12-2 | 0 | 317.48 | A |  | 1593 | 3 | 0.17 | 1548 | 1.25 | 64 | 21 | 281 | 4:41 | 25 | 25 | 42 | 0 |  | 0 |  |  | N2 | 2019-12-15 13:37 | 2019-12-15 14:14 | 37 | 2019-12-15 13:35 | 39 | [8 empty] | Y | [5 empty] | 0 | 189.19 | [23 empty] | 39.34 | 1.02 | A | [9 empty] | 59 | 0 | 837 | 31 | 0 | 0 | 0 | 555 | 0 | 449 | 0 | 0 | 0 | 12
2019-12-15 | C53642 | 3 | 중탄소 | SCR440B1 | TUNDISH교체전 | Al 탈산 | T | 22 | 76 | 48050 | 90.7 | C | C | D |  | 1 |  | 1 | 1535 | 1603 | 6100 |  |  | 6100 | 65.31 | 34 | 93398 | 1626 |  | Y | 43 | 36 | [8 empty] | 2 |  |  |  |  | Y |  | 100.1 | 11-9 | 245.11 | 0.63 | A |  | 1631 | 2 | 0.41 | 1571 | 1.54 | 77 | 29 | 324 | 5:24 | 13 | 21 | 0 | 0 |  | 0 | 10 |  | AR | 2019-12-15 14:10 |  | 48 | 2019-12-15 14:00 | 58 |  |  |  |  | Y | [5 empty] | N |  |  |  | 7.15 | 0 | [23 empty] | 0.35 | 0 | B | [9 empty] | 1543 | 0 | 410 | 0 | 0 | 0 | 0 | 547 | 0 | 201 | 66 | 0 | 0 | 60 |  |  | 5
2019-12-15 | B56071 | 2 | 중탄소 | AE1548M | 잔강최소화 | Al 탈산 | B | 21 | 10 | 53000 | 79.62 | C | C |  | C | 1 |  | 1 | 1540 | 1575 | 5800 |  |  | 5800 | 67.03 | 10 | 86530 | 1616 |  | Y | 39 | 29 |  |  | B56068 | 05 |  |  |  | 고승만 | 2 |  | Y | N |  | N |  | 101.4 | 13-4 | 181.19 | 0 | A |  | 1617 | 1 | 0.13 | 1558 | 0 | 71 | 27 | 229 | 3:49 | 15 | 16 | 0 | 0 |  | 0 | 0 |  | N2 | 2019-12-15 14:08 | 2019-12-15 14:29 | 22 | 2019-12-15 13:56 | 33 |  |  |  |  | Y |  | Y | Y | [6 empty] | 8.75 | 0 | [20 empty] | 0.97 |  |  | 0.06 | 0.06 | A | [9 empty] | 82 | 0 | 912 | 0 | 0 | 123 | 0 | 1097 | 0 | 209 | 0 | 0 | 0 | 12 |  |  | 7
2019-12-15 | A56111 | 1 | 고탄소 | AE1055LS |  | Al 탈산 | B | 31 | 43 | 51000 | 73.87 | C | C | D |  | 1 | 1 |  | 1520 | 1570 | 4400 |  |  | 4400 | 43.34 | 12 | 101532 | 1604 |  | Y | 39 | 27 | [7 empty] | 박안희 | 2 |  | Y |  |  |  |  | 104.5 | 12-10 | 3.74 | 85.03 | A |  | 1604 | 3 | 0.18 | 1559 | 1.29 | 75 | 16 | 260 | 4:20 | 25 | 25 | 43 | 0 |  | 0 |  |  | N2 | 2019-12-15 14:31 | 2019-12-15 15:17 | 47 | 2019-12-15 14:30 | 47 |  |  |  |  | Y |  |  |  | Y | [5 empty] | 0 | 222.23 | [23 empty] | 39.42 | 8.42 | A | [9 empty] | 59 | 0 | 865 | 13 | 0 | 0 | 0 | 597 | 0 | 517 | 0 | 0 | 0 | 29
2019-12-15 | C53643 | 3 | 저탄소 | 18CRNIMO7HI |  | Al 탈산 | I | 19 | 59 | 48750 | 127.48 | C | D | D |  | 1 |  | 1 | 1560 | 1593 | 10200 |  |  | 10200 | 102 | 5 | 100000 | 1661 |  | INGOT | 60 | 53 | [15 empty] | 107.1 | 12-9 | 0.01 | 231.4 | A |  | 1677 | 2 | 0.43 | 1590 | 1.89 | 84 |  | 496 | 8:16 | 25 | 26 | 0 | 0 |  | 0 |  |  | N2 | 2019-12-15 15:50 |  | 23 | 2019-12-15 15:29 | [5 empty] | Y | [5 empty] | N |  |  |  | 0 | 7.09 | [18 empty] | 0.9 |  |  |  |  | 1.25 | 0.37 | A | [9 empty] | 534 | 2060 | 52 | 601 | 0 | 0 | 0 | 1371 | 0 | 533 | 101 | 0 | 0 | 10
2019-12-15 | B56072 | 2 | 중탄소 | AE1548M |  | Al 탈산 | B | 38 | 35 | 53250 | 86.87 | C | D |  | D | 1 |  | 1 | 1540 | 1584 | 5200 |  |  | 5200 | 54.63 | 11 | 95183 | 1617 |  | Y | 40 | 30 | [7 empty] | 고승만 | 2 |  |  |  |  | Y |  | 96.85 | 12-4 | 157.68 | 0 | A |  | 1594 | 1 | 0.12 | 1542 | 1.29 | 55 | 26 | 241 | 4:01 | 15 | 16 | 0 | 0 |  | 0 | 0 |  | N2 | 2019-12-15 15:17 | 2019-12-15 15:32 | 15 | 2019-12-15 15:06 | 27 |  |  |  |  | Y |  | Y | Y | [5 empty] | 4.3 | 8.33 | 0 | [20 empty] | 0.97 |  |  | 0.04 | 0.04 | A | [9 empty] | 64 | 0 | 563 | 0 | 0 | 100 | 0 | 1192 | 0 | 308 | 110 | 0 | 0 | 24
2019-12-15 | A56112 | 1 | 고탄소 | AE1055LS |  | Al 탈산 | B | 36 | 8 | 53800 | 76.22 | D | D | D |  | 1 | 1 |  | 1520 | 1557 | 4300 |  |  | 4300 | 50.82 | 10 | 84610 | 1594 |  | Y | 40 | 34 | [7 empty] | 김덕진 | 2 |  | Y |  |  |  |  | 100.6 | 13-4 | 1.4 | 131.42 | A |  | 1594 | 3 | 0.18 | 1547 | 1.31 | 63 | 83 | 239 | 3:59 | 25 | 25 | 44 | 0 |  | 0 |  |  | N2 | 2019-12-15 15:49 | 2019-12-15 16:22 | 33 | 2019-12-15 15:48 | 34 |  |  |  |  | Y |  |  |  | Y | [5 empty] | 0 | 206.45 | [23 empty] | 39.42 | 9.79 | A | [9 empty] | 0 | 0 | 774 | 17 | 0 | 0 | 0 | 450 | 0 | 298 | 0 | 0 | 0 | 84
2019-12-15 | C53644 | 3 | 고탄소 | SM50CM | 연주시작 | Si 탈산 | T | 15 | 53 | 49550 | 109.17 | D | D | D |  | 1 |  | 1 | 1530 | 1556 | 6700 |  |  | 6700 | 74.23 | 33 | 90255 | 1640 |  | Y | 52 | 41 | [15 empty] | 98.8 | 12-2 | 158.86 | 0 | A |  | 1632 | 2 | 0.44 | 1576 | 1.47 | 90 | 47 | 382 | 6:22 | 13 | 14 | 0 | 0 |  | 0 | 10 |  | AR | 2019-12-15 16:49 |  | 18 | 2019-12-15 16:29 | 38 |  |  |  |  | Y | [5 empty] | N |  |  |  | 9.38 | 0 | [23 empty] | 0.93 | 0 | A | [9 empty] | 113 | 0 | 824 | 0 | 0 | 0 | 0 | 563 | 0 | 0 | 0 | 0 | 0 | 21 |  |  | 12 |  | 1
2019-12-15 | B56073 | 2 | 중탄소 | AE1548M |  | Al 탈산 | B | 5 | 49 | 51700 | 85.68 | D | D |  | D | 1 |  | 1 | 1540 | 1546 | 6100 |  |  | 6100 | 64.09 | 11 | 95183 | 1627 |  | Y | 40 | 33 | [7 empty] | 김익규 | 3 |  |  |  |  | Y |  | 95.8 | 11-10 | 190.06 | 0 | A |  | 1605 | 1 | 0.12 | 1545 | 1.43 | 58 | 32 | 253 | 4:13 | 15 | 16 | 0 | 0 |  | 0 | 0 |  | N2 | 2019-12-15 16:29 | 2019-12-15 16:37 | 9 | 2019-12-15 16:17 | 20 |  |  |  |  | Y |  | Y | Y | [5 empty] | 4.3 | 15.26 | 0 | [20 empty] | 0.62 |  |  | 0.1 | 0.1 | A | [9 empty] | 0 | 0 | 500 | 0 | 0 | 163 | 0 | 735 | 0 | 523 | 0 | 0 | 0 | 25 |  |  | 7
2019-12-15 | A56113 | 1 | 고탄소 | AE1055LS |  | Al 탈산 | B | 37 | 44 | 50000 | 82.92 | D | D | D |  | 1 | 1 |  | 1520 | 1555 | 5100 |  |  | 5100 | 50.23 | 12 | 101532 | 1603 |  | Y | 47 | 33 | [7 empty] | 김덕진 | 2 |  | Y |  |  |  |  | 0 | 10-1 | 1.68 | 254.05 | A |  | 1603 | 3 | 0.18 | 1552 | 1.42 | 68 | 26 | 251 | 4:11 | 25 | 25 | 45 | 0 |  | 0 |  |  | N2 | 2019-12-15 16:54 | 2019-12-15 17:26 | 32 | 2019-12-15 16:54 | 32 |  |  |  |  | Y |  |  |  | Y | [5 empty] | 0 | 205.97 | [23 empty] | 39.43 | 10.97 | A | [9 empty] | 65 | 0 | 876 | 28 | 0 | 0 | 0 | 906 | 0 | 0 | 0 | 0 | 0 | 51
2019-12-15 | B56074 | 2 | 중탄소 | AE1548M |  | Al 탈산 | B | 10 | 6 | 54000 | 76.75 | D | D |  | D | 1 |  | 1 | 1540 | 1576 | 4800 |  |  | 4800 | 50.79 | 12 | 94500 | 1615 |  | Y | 36 | 31 | [7 empty] | 김익규 | 2 |  |  |  |  | Y |  | 91.1 | 12-4 | 163.99 | 0 | A |  | 1613 | 1 | 0.1 | 1553 | 0 | 66 | 33 | 221 | 3:41 | 15 | 16 | 0 | 0 | 50 | 0 | 0 |  | N2 | 2019-12-15 17:29 | 2019-12-15 17:41 | 11 | 2019-12-15 17:18 | 22 |  |  |  |  | Y |  | Y | Y | [5 empty] | 4.5 | 16.38 | 0 | [20 empty] | 0.71 |  |  | 0.09 | 0.09 | A | [9 empty] | 0 | 0 | 555 | 0 | 0 | 166 | 0 | 593 | 0 | 390 | 0 | 0 | 0 | 21 |  |  | 5
2019-12-15 | C53645 | 3 | 고탄소 | SM50CM | 연주종료 | Si 탈산 | T | 32 | 86 | 48800 | 86.47 | D | D | D |  | 1 |  | 1 | 1530 | 1515 | 6300 |  |  | 6300 | 70.14 | 33 | 89826 | 1593 |  | Y | 45 | 36 | [15 empty] | 92.45 | 10-10 | 134.8 | 0 | A |  | 1607 | 2 | 0.42 | 1540 | 1.97 | 54 | 25 | 392 | 6:32 | 13 | 16 | 0 | 0 |  | 0 | 10 |  | AR | 2019-12-15 17:50 |  | 23 | 2019-12-15 17:42 | 32 |  |  |  |  | Y | [5 empty] | N |  |  |  | 7.9 | 0 | [23 empty] | 0.16 | 0 | A | [9 empty] | 70 | 0 | 894 | 0 | 0 | 0 | 0 | 718 | 0 | 0 | 0 | 0 | 0 | 22 |  |  | 2 | 0.0288
2019-12-15 | A56114 | 1 | 고탄소 | AE1055LS |  | Al 탈산 | B | 29 | 53 | 51100 | 93.08 | D | D | D |  | 1 | 1 |  | 1520 | 1591 | 4700 |  |  | 4700 | 46.29 | 12 | 101532 | 1603 |  | Y | 49 | 37 | [7 empty] | 김덕진 | 2 |  | Y |  |  |  |  | 103.2 | 12-7 | 0.57 | 13.53 | A |  | 1603 | 3 | 0.2 | 1555 | 1.09 | 71 | 30 | 271 | 4:31 | 25 | 25 | 46 | 0 |  | 0 |  |  | N2 | 2019-12-15 18:07 | 2019-12-15 18:32 | 24 | 2019-12-15 18:07 | 25 |  |  |  |  | Y |  |  |  | Y | [5 empty] | 0 | 243.95 | [23 empty] | 39.43 | 12.37 | A | [9 empty] | 29 | 0 | 781 | 9 | 0 | 0 | 0 | 548 | 0 | 199 | 0 | 0 | 0 | 134
2019-12-15 | B56075 | 2 | 중탄소 | AE1548M |  | Al 탈산 | B | 21 | 11 | 53600 | 83.53 | D | D |  | D | 1 |  | 1 | 1540 | 1596 | 4600 |  |  | 4600 | 48.68 | 12 | 94500 | 1614 |  | Y | 40 | 33 | [7 empty] | 김익규 | 2 |  |  |  |  | Y |  | 97.2 | 12-10 | 197.36 | 0 | A |  | 1600 | 1 | 0.06 | 1548 | 0 | 61 | 28 | 180 | 3:00 | 15 | 16 | 0 | 0 |  | 0 | 0 |  | N2 | 2019-12-15 18:42 | 2019-12-15 18:53 | 12 | 2019-12-15 18:28 | 25 |  |  |  |  | Y |  | Y | Y | [5 empty] | 4 | 9.52 | 0 | [20 empty] | 1.24 |  |  | 0.08 | 0.08 | A | [9 empty] | 0 | 0 | 524 | 0 | 0 | 180 | 0 | 704 | 0 | 490 | 0 | 0 | 0 | 40 |  |  | 5
2019-12-15 | C53646 | 3 | 고탄소 | SM50CM | 연주종료 | Si 탈산 | T | 22 | 77 | 47750 | 79.38 | D | D | D |  | 1 |  | 1 | 1530 | 1539 | 5600 |  |  | 5600 | 57.15 | 36 | 97992 | 1587 |  | Y | 44 | 34 |  |  |  | 00 |  |  |  | 최영교 | 2 |  | N |  |  | Y |  | 96.9 | 11-6 | 111.52 | 0 | A |  | 1590 | 2 | 0.41 | 1548 | 1.5 | 62 | 25 | 359 | 5:59 | 13 | 13 | 0 | 0 |  | 0 | 10 |  | AR | 2019-12-15 18:55 |  | 21 | 2019-12-15 18:48 | 28 |  |  |  |  | Y | [5 empty] | N |  |  |  | 5.61 | 0 | [23 empty] | 0.14 | 0 | A | [9 empty] | 128 | 0 | 859 | 0 | 0 | 0 | 0 | 808 | 0 | 0 | 0 | 0 | 0 | 12 |  |  | 5
2019-12-15 | A56115 | 1 | 고탄소 | AE1055LS |  | Al 탈산 | B | 31 | 44 | 51200 | 80.83 | D | D | D |  | 1 | 1 |  | 1520 | 1567 | 4300 |  |  | 4300 | 42.35 | 12 | 101532 | 1603 |  | Y | 41 | 23 | [7 empty] | 김덕진 | 2 |  | N | Y |  |  |  | 106.2 | 13-2 | 12.24 | 156.09 | A |  | 1603 | 3 | 0.18 | 1559 | 1.1 | 75 | 34 | 275 | 4:35 | 25 | 25 | 47 | 0 |  | 0 |  |  | N2 | 2019-12-15 18:57 | 2019-12-15 19:32 | 35 | 2019-12-15 18:57 | 35 |  |  |  |  | Y |  |  |  | Y | [5 empty] | 0 | 232.99 | [23 empty] | 39.51 | 29.32 | A | [9 empty] | 55 | 0 | 838 | 16 | 0 | 0 | 0 | 496 | 0 | 349 | 0 | 0 | 0 | 33
2019-12-15 | B56076 | 2 | 중탄소 | AE1548M | TUNDISH교체전 | Al 탈산 | B | 38 | 36 | 53350 | 85.53 | D | D |  | D | 1 |  | 1 | 1540 | 1525 | 6500 |  |  | 6500 | 64.85 | 14 | 100225 | 1616 |  | Y | 40 | 36 | [7 empty] | 김익규 | 3 |  |  |  |  | Y |  | 92.75 | 11-9 | 233.15 | 0 | A |  | 1603 | 1 | 0.09 | 1541 | 0 | 54 | 18 | 240 | 4:00 | 15 | 16 | 0 | 0 |  | 0 | 0 |  | N2 | 2019-12-15 19:56 | 2019-12-15 20:12 | 16 | 2019-12-15 19:43 | 29 |  |  |  |  | Y |  | Y | Y | [5 empty] | 4.5 | 11.78 | 0 | [20 empty] | 0.8 |  |  | 0.08 | 0.08 | A | [9 empty] | 9 | 0 | 323 | 0 | 0 | 171 | 0 | 860 | 0 | 642 | 0 | 0 | 0 | 40 |  |  | 5
2019-12-15 | C53647 | 3 | 고탄소 | SM50CM | 연주종료 | Si 탈산 | T | 19 | 60 | 48450 | 79.93 | D | D | D |  | 1 |  | 1 | 1530 | 1535 | 6000 |  |  | 6000 | 66.8 | 33 | 89826 | 1601 |  | Y | 45 | 33 |  |  |  | 05 |  |  |  | 최영교 | 2 |  | Y |  |  | Y |  | 99.75 | 12-2 | 93.78 | 0 | A |  | 1590 | 2 | 0.42 | 1543 | 1.74 | 57 | 23 | 385 | 6:25 | 13 | 13 | 0 | 0 |  | 0 | 10 |  | AR | 2019-12-15 20:02 |  | 19 | 2019-12-15 19:53 | 28 |  |  |  |  | Y | [5 empty] | N |  |  |  | 6.1 | 0 | [23 empty] | 0.08 | 0 | A | [9 empty] | 146 | 0 | 888 | 0 | 0 | 0 | 0 | 809 | 0 | 0 | 0 | 0 | 0 | 13 |  |  | 5 | 0.0497
2019-12-15 | A56116 | 1 | 고탄소 | AE1055LS |  | Al 탈산 | B | 36 | 9 | 53600 | 83.85 | D | D | D |  | 1 | 1 |  | 1520 | 1583 | 4700 |  |  | 4700 | 46.29 | 12 | 101532 | 1602 |  | Y | 42 | 26 | [7 empty] | 김덕진 | 2 |  |  | Y |  |  |  | 106 | 13-10 | 21.24 | 191.62 | A |  | 1602 | 3 | 0.18 | 1542 | 1.43 | 58 | 25 | 243 | 4:03 | 25 | 25 | 48 | 0 |  | 0 |  |  | N2 | 2019-12-15 20:07 | 2019-12-15 20:37 | 30 | 2019-12-15 20:07 | 30 |  |  |  |  | Y |  |  |  | Y | [5 empty] | 0 | 252.35 | [23 empty] | 43.91 | 39.39 | A | [9 empty] | 56 | 0 | 836 | 41 | 0 | 0 | 0 | 650 | 0 | 444 | 0 | 0 | 0 | 33
2019-12-15 | B56077 | 2 | 중탄소 | AE1548 | TUNDISH교체 | Al 탈산 | B | 5 | 50 | 51700 | 95.6 | D | D |  | D | 1 |  | 1 | 1540 | 1556 | 7500 |  |  | 7500 | 84.43 | 11 | 88836 | 1635 | 352 | Y | 45 | 40 | [7 empty] | 김익규 | 3 |  |  |  |  | Y |  | 98.5 | 12-3 | 257.29 | 0 | A |  | 1644 | 1 | 0.05 | 1577 | 1.61 | 89 | 34 | 233 | 3:53 | 15 | 21 | 0 | 0 |  | 0 | 0 |  | N2 | 2019-12-15 21:12 | 2019-12-15 21:48 | 36 | 2019-12-15 20:58 | 50 |  |  |  |  | Y |  | Y | Y | [5 empty] | 4 | 13.05 | 0 | [19 empty] | 2.33 |  |  |  | 0.06 | 0.06 | A | [9 empty] | 22 | 0 | 526 | 12 | 0 | 171 | 0 | 569 | 0 | 352 | 0 | 0 | 0 | 42 |  |  | 7 |  | 1
2019-12-15 | A56117 | 1 | 고탄소 | AE1055LS |  | Al 탈산 | B | 37 | 45 | 51200 | 81.58 | D | D | D |  | 1 | 1 |  | 1520 | 1548 | 4500 |  |  | 4500 | 44.32 | 12 | 101532 | 1594 |  | Y | 42 | 24 | [7 empty] | 김덕진 | 2 |  |  | Y |  |  |  | 105.45 | 13-1 | 5.97 | 231.09 | A |  | 1594 | 3 | 0.17 | 1552 | 1.08 | 68 | 32 | 247 | 4:07 | 25 | 25 | 49 | 0 |  | 0 |  |  | N2 | 2019-12-15 21:05 | 2019-12-15 21:40 | 35 | 2019-12-15 21:04 | 36 |  |  |  |  | Y |  |  |  | Y | [5 empty] | 0 | 231.52 | [23 empty] | 43.92 | 52.92 | A | [9 empty] | 0 | 0 | 840 | 19 | 0 | 0 | 0 | 506 | 0 | 295 | 0 | 0 | 0 | 29
2019-12-15 | C53648 | 3 | 고탄소 | SM50CM | 연주종료 | Si 탈산 | T | 15 | 54 | 49550 | 81.65 | D | D | D |  | 1 |  | 1 | 1530 | 1560 | 5700 |  |  | 5700 | 57.37 | 36 | 99360 | 1607 |  | Y | 44 | 32 |  |  |  | 05 |  |  |  | 최영교 | 2 |  | Y |  |  | Y |  | 99.85 | 12-3 | 11.41 | 0 | A |  | 1599 | 2 | 0.4 | 1548 | 1.76 | 62 | 26 | 399 | 6:39 | 13 | 13 | 0 | 0 |  | 0 | 10 |  | AR | 2019-12-15 21:09 |  | 20 | 2019-12-15 21:00 | 28 |  |  |  |  | Y | [5 empty] | N |  |  |  | 7.23 | 0 | [23 empty] | 0.17 | 0 | A | [9 empty] | 143 | 0 | 832 | 0 | 0 | 0 | 0 | 1039 | 0 | 0 | 0 | 0 | 0 | 27 |  |  | 2
2019-12-15 | B56078 | 2 | 중탄소 | AE1548 |  | Al 탈산 | B | 10 | 7 | 54500 | 86.53 | D | D |  | D | 1 |  | 1 | 1540 | 1557 | 5900 |  |  | 5900 | 66.41 | 11 | 88836 | 1626 |  | Y | 36 | 32 | [7 empty] | 김익규 | 2 |  |  |  |  | N |  | 101.8 | 13-6 | 215.85 | 0 | A |  | 1616 | 1 | 0.05 | 1551 | 1.73 | 63 | 20 | 159 | 2:39 | 15 | 15 | 0 | 0 |  | 0 | 0 |  | N2 | 2019-12-15 22:13 | 2019-12-15 22:49 | 36 | 2019-12-15 21:52 | 57 |  |  |  |  | Y |  | Y | Y | [5 empty] | 4 | 9.24 | 0 | [20 empty] | 1.42 |  |  | 0.15 | 0.15 | A | [9 empty] | 39 | 10 | 519 | 30 | 0 | 169 | 0 | 623 | 0 | 411 | 0 | 0 | 0 | 20 |  |  | 5
2019-12-15 | A56118 | 1 | 고탄소 | AE1055LS | 연주종료 | Al 탈산 | B | 29 | 54 | 50300 | 84.43 | D | D | B |  | 1 | 1 |  | 1520 | 1558 | 4600 |  |  | 4600 | 52 | 11 | 88460 | 1592 |  | Y | 40 | 23 | [7 empty] | 김덕진 | 2 |  | Y |  |  |  |  | 104.5 | 12-8 | 76 | 176.88 | A |  | 1592 | 3 | 0.18 | 1551 | 0.93 | 67 | 29 | 244 | 4:04 | 25 | 25 | 50 | 0 |  | 0 |  |  | N2 | 2019-12-15 22:15 | 2019-12-15 22:43 | 28 | 2019-12-15 22:14 | 29 |  |  |  |  | Y |  |  |  | Y | [5 empty] | 0 | 262.15 | [23 empty] | 44.98 | 53.67 | A | [9 empty] | 0 | 32 | 865 | 0 | 0 | 0 | 0 | 430 | 0 | 293 | 0 | 0 | 0 | 9
2019-12-15 | C53649 | 3 | 고탄소 | SM50CM | 연주종료 | Si 탈산 | T | 32 | 87 | 47550 | 91.9 | D | D | B |  | 1 |  | 1 | 1530 | 1553 | 6800 |  |  | 6800 | 68.44 | 36 | 99360 | 1602 |  | Y | 43 | 36 |  |  |  | 05 |  |  |  | 최영교 | 2 |  | Y |  |  | Y |  | 103.55 | 12-1 | 127.38 | 0 | A |  | 1602 | 2 | 0.44 | 1552 | 1.43 | 66 | 29 | 421 | 7:01 | 13 | 13 | 0 | 0 |  | 0 | 10 |  | AR | 2019-12-15 22:25 |  | 11 | 2019-12-15 22:10 | 26 |  |  |  |  | Y | [5 empty] | N |  |  |  | 7.29 | 0 | [23 empty] | 0.91 | 0 | A | [9 empty] | 161 | 0 | 877 | 0 | 0 | 0 | 0 | 838 | 0 | 0 | 0 | 0 | 0 | 25 |  |  | 5 | 0.0905
2019-12-15 | B56079 | 2 | 중탄소 | AE1548 |  | Al 탈산 | B | 21 | 12 | 52450 | 90.82 | D | B |  | B | 1 |  | 1 | 1540 | 1537 | 6900 |  |  | 6900 | 77.67 | 11 | 88836 | 1615 |  | Y | 48 | 36 |  |  | A56116 | 07 |  |  |  | 김익규 | 2 |  |  | Y |  | Y |  | 102.05 | 13-5 | 264.23 | 0 | A |  | 1615 | 1 | 0.07 | 1554 | 1.56 | 66 | 24 | 325 | 5:25 | 15 | 15 | 0 | 0 |  | 0 | 0 |  | N2 | 2019-12-15 23:18 | 2019-12-15 23:50 | 32 | 2019-12-15 23:08 | 41 |  |  |  |  | Y |  | Y | Y | [5 empty] | 3.7 | 13.1 | 0 | [20 empty] | 0.95 |  |  | 0.12 | 0.12 | B | [9 empty] | 35 | 0 | 354 | 0 | 0 | 155 | 0 | 689 | 0 | 232 | 0 | 0 | 0 | 21 |  |  | 5
2019-12-15 | C53650 | 3 | 고탄소 | SM50CM | 연주종료 | Si 탈산 | T | 22 | 78 | 47850 | 94.8 | B | B | B |  | 1 |  | 1 | 1530 | 1516 | 7000 |  |  | 7000 | 84.54 | 30 | 82800 | 1606 |  | Y | 52 | 36 |  |  | C53647 | 05 |  |  |  | 최영교 | 3 |  | Y |  |  | Y |  | 91.05 | 10-10 | 181.24 | 0 | A |  | 1604 | 2 | 0.42 | 1552 | 1.63 | 66 | 33 | 391 | 6:31 | 13 | 13 | 0 | 0 |  | 0 | 10 |  | AR | 2019-12-15 23:37 |  | 9 | 2019-12-15 23:26 | 21 |  |  |  |  | Y | [5 empty] | N |  |  |  | 5.99 | 0 | [23 empty] | 0.91 | 0 | A | [9 empty] | 170 | 0 | 827 | 0 | 0 | 0 | 0 | 751 | 0 | 0 | 0 | 0 | 0 | 7 |  |  | 5
2019-12-15 | B56080 | 2 | 중탄소 | AE1548 |  | Al 탈산 | B | 38 | 37 | 0 | 92.13 | B | B |  | B | 1 |  | 1 | 1540 | 1544 | 6900 |  |  | 6900 | 77.67 | 11 | 88836 | 1615 |  | Y | 46 | 33 | A56117 잔강5톤 받음 |  | B56077 | 05 |  |  |  | 최남길 | 2 |  |  |  |  | Y |  | 152.3 |  | 202.66 | 0 | A |  | 1609 | 1 | 0.07 | 1553 | 1.3 | 65 | 26 | 224 | 3:44 | 15 | 15 | 0 | 0 | 45 | 0 | 0 |  | N2 | 2019-12-16 00:20 | 2019-12-16 00:54 | 34 | 2019-12-16 00:06 | 47 |  |  |  |  | Y |  | Y | Y | [5 empty] | 4 | 11.09 | 0 | [20 empty] | 1 |  |  | 0.06 | 0.06 | B | [9 empty] | 68 | 0 | 341 | 0 | 0 | 153 | 0 | 721 | 0 | 0 | 0 | 0 | 0 | 10 |  |  | 5
2019-12-15 | C53651 | 3 | 고탄소 | SM50CM | 연주종료 | Si 탈산 | T | 19 | 61 | 48500 | 89.07 | B | B | B |  | 1 |  | 1 | 1530 | 1536 | 6400 |  |  | 6400 | 65.92 | 36 | 97092 | 1610 |  | Y | 49 | 35 |  |  | C53648 | 05 |  |  |  | 박재승 | 3 |  | Y |  |  | Y |  | 98.55 | 12-1 | 256.21 | 0 | A |  | 1600 | 2 | 0.45 | 1547 | 1.83 | 61 | 35 | 407 | 6:47 | 13 | 13 | 0 | 0 |  | 0 | 10 |  | AR | 2019-12-16 00:42 |  | 6 | 2019-12-16 00:31 | 18 |  |  |  |  | Y | [5 empty] | N |  |  |  | 7.87 | 0 | [23 empty] | 0.91 | 0 | A | [9 empty] | 140 | 0 | 844 | 0 | 0 | 0 | 0 | 700 | 0 | 0 | 0 | 0 | 0 | 14 |  |  | 5 | 0.0648
2019-12-15 | B56081 | 2 | 중탄소 | AE1548 |  | Al 탈산 | B | 5 | 51 | 51500 | 84.68 | B | B |  | B | 1 |  | 1 | 1540 | 1565 | 5000 |  |  | 5000 | 51.59 | 12 | 96912 | 1636 |  | Y | 43 | 24 |  |  | B56078 | 05 |  |  |  | 최남길 | 2 |  |  |  |  | Y |  | 100.4 | 12-4 | 171.54 | 0 | A |  | 1611 | 1 | 0.06 | 1559 | 1.41 | 71 | 33 | 184 | 3:04 | 15 | 15 | 0 | 0 | 40 | 0 | 0 |  | N2 | 2019-12-16 01:27 | 2019-12-16 01:56 | 29 | 2019-12-16 01:17 | 39 |  |  |  |  | Y |  | Y | Y | [5 empty] | 5 | 10.1 | 0 | [20 empty] | 0.85 |  |  | 0.04 | 0.04 | A | [9 empty] | 46 | 0 | 464 | 0 | 0 | 179 | 0 | 603 | 0 | 0 | 0 | 0 | 0 | 10 |  |  | 5
2019-12-15 | C53652 | 3 | 고탄소 | SM50CM | TUNDISH교체전 | Si 탈산 | T | 15 | 55 | 49800 | 87.18 | B | B | B |  | 1 |  | 1 | 1530 | 1536 | 5800 |  |  | 5800 | 63.32 | 34 | 91596 | 1619 |  | Y | 41 | 29 |  |  | C53649 | 05 |  |  |  | 박재승 | 3 |  | Y |  |  | Y |  | 95.65 | 11-9 | 107.29 | 0 | A |  | 1614 | 2 | 0.42 | 1551 | 2.52 | 65 | 34 | 401 | 6:41 | 13 | 17 | 0 | 0 |  | 0 | 10 |  | AR | 2019-12-16 01:45 |  | 9 | 2019-12-16 01:24 | 31 |  |  |  |  | Y | [5 empty] | N |  |  |  | 6.51 | 0 | [23 empty] | 0.91 | 0 | A | [9 empty] | 160 | 0 | 868 | 0 | 0 | 0 | 0 | 404 | 0 | 0 | 0 | 0 | 0 | 0 |  |  | 5
2019-12-15 | A56119 | 1 | 저탄소 | BP-SCM420HT | 연주시작 | Al 탈산 | B | 36 | 10 | 53600 | 118.78 | B | B | B |  | 1 | 1 |  | 1540 | 1574 | 7300 |  |  | 7300 | 89.21 | 10 | 81828 | 1673 |  | Y | 44 | 38 | [7 empty] | 이호남 | 2 | [6 empty] | 91.65 | 12-3 | 0 | 288.79 | A |  | 1674 | 3 | 0.21 | 1600 | 1.01 | 90 | 40 | 275 | 4:35 | 16 | 18 | 51 | 0 |  | 0 |  |  | N2 | 2019-12-16 02:32 | 2019-12-16 02:44 | 12 | 2019-12-16 02:29 | 14 |  |  |  |  | Y |  |  |  | Y | [5 empty] | 0 | 497.21 | [19 empty] | 2.74 | 1.66 |  |  | 5.88 | 0 | A | [9 empty] | 1339 | 265 | 0 | 16 | 0 | 0 | 0 | 296 | 0 | 297 | 0 | 0 | 0 | 0 |  |  |  |  | 1
2019-12-15 | B56082 | 2 | 중탄소 | AE1548 |  | Al 탈산 | B | 29 | 55 | 50800 | 86.33 | B | B |  | B | 1 |  | 1 | 1540 | 1534 | 6100 |  |  | 6100 | 62.94 | 12 | 96912 | 1626 |  | Y | 45 | 31 | C53650 잔강5톤 받음 |  | B56079 | 05 |  |  |  | 최남길 | 2 |  |  |  |  | Y |  | 105.8 | 12-9 | 211.55 | 0 | A |  | 1605 | 1 | 0.06 | 1555 | 1.3 | 67 | 30 | 193 | 3:13 | 15 | 15 | 0 | 0 |  | 0 | 0 |  | N2 | 2019-12-16 02:27 | 2019-12-16 02:56 | 29 | 2019-12-16 02:18 | 38 |  |  |  |  | Y |  | Y | Y | [5 empty] | 4.5 | 11.32 | 0 | [20 empty] | 0.99 |  |  | 0.06 | 0.06 | A | [9 empty] | 48 | 0 | 408 | 10 | 0 | 167 | 0 | 600 | 0 | 0 | 0 | 0 | 0 | 5 |  |  | 5
2019-12-15 | A56120 | 1 | 저탄소 | BP-SCM420HT |  | Al 탈산 | B | 10 | 8 | 54500 | 82.5 | B | B | B |  | 1 | 1 |  | 1540 | 1519 | 7700 |  |  | 7700 | 91.01 | 10 | 84610 | 1624 |  | Y | 52 | 41 | [7 empty] | 이호남 | 2 |  |  |  |  | Y |  | 98.1 | 13-1 | 0 | 199.83 | A |  | 1627 | 3 | 0.24 | 1587 | 1.38 | 77 | 32 | 282 | 4:42 | 16 | 16 | 52 | 0 |  | 0 |  |  | N2 | 2019-12-16 03:04 | 2019-12-16 03:31 | 27 | 2019-12-16 03:02 | 29 |  |  |  |  | Y |  |  |  | Y | [5 empty] | 0 | 185.74 | [23 empty] | 5.13 | 0 | A | [9 empty] | 496 | 899 | 0 | 42 | 0 | 0 | 0 | 406 | 0 | 299 | 0 | 0 | 0 | 0
2019-12-15 | B56083 | 2 | 중탄소 | AE1548 |  | Al 탈산 | B | 21 | 13 | 52650 | 86.98 | B | B |  | B | 1 |  | 1 | 1540 | 1567 | 5700 |  |  | 5700 | 58.82 | 12 | 96912 | 1624 |  | Y | 40 | 28 | 기중기 오버로드 때매 B56080 잔강 5톤 A56121 줌 | [6 empty] | 최남길 | 2 |  |  |  |  | Y |  | 105.35 | 13-8 | 141.6 | 0 | A |  | 1605 | 1 | 0.05 | 1555 | 1.05 | 67 | 33 | 177 | 2:57 | 15 | 15 | 0 | 0 |  | 0 | 0 |  | N2 | 2019-12-16 03:27 | 2019-12-16 03:56 | 29 | 2019-12-16 03:18 | 38 |  |  |  |  | Y |  | Y | Y | [5 empty] | 3.6 | 9.79 | 0 | [20 empty] | 0.84 |  |  | 0.06 | 0.06 | A | [9 empty] | 67 | 0 | 572 | 0 | 0 | 151 | 0 | 720 | 0 | 0 | 0 | 0 | 0 | 50 |  |  | 5
2019-12-15 | C53653 | 3 | 저탄소 | AE15B18C | 연주시작 | Si 탈산 | T | 22 | 79 | 47900 | 127.07 | B | B | B |  | 1 |  | 1 | 1550 | 1532 | 9100 |  |  | 9100 | 84.94 | 39 | 107133 | 1666 |  | Y | 70 | 47 |  |  | C53651 | 05 |  |  |  | 박재승 | 3 |  |  | Y |  | N |  | 105.8 | 12-4 | 233.72 | 0 | A |  | 1651 | 2 | 0.41 | 1600 | 1.5 | 87 | 40 | 400 | 6:40 | 13 | 13 | 0 | 0 |  | 0 | 15 |  | AR | 2019-12-16 04:13 |  | 14 | 2019-12-16 03:50 | 38 |  |  |  |  | Y | [5 empty] | N |  |  |  | 6.48 | 0 | [23 empty] | 0.91 | 0 | A | [9 empty] | 126 | 0 | 43 | 0 | 0 | 0 | 0 | 700 | 0 | 298 | 101 | 0 | 0 | 6 |  |  | 9 |  | 1
2019-12-15 | A56121 | 1 | 저탄소 | BP-SCM420HT |  | Al 탈산 | B | 37 | 46 | 51400 | 79.13 | B | B | B |  | 1 | 1 |  | 1540 | 1555 | 7000 |  |  | 7000 | 82.73 | 10 | 84610 | 1615 |  | Y | 42 | 37 | [7 empty] | 이호남 | 2 |  |  |  |  | Y |  | 101.85 | 12-7 | 0.05 | 172.39 | A |  | 1615 | 3 | 0.24 | 1575 | 1.11 | 65 | 19 | 290 | 4:50 | 16 | 16 | 53 | 0 |  | 0 |  |  | N2 | 2019-12-16 04:05 | 2019-12-16 04:23 | 18 | 2019-12-16 04:03 | 20 |  |  |  |  | Y |  |  |  | Y | [5 empty] | 0 | 220.57 | [23 empty] | 0.02 | 0 | A | [9 empty] | 922 | 581 | 0 | 33 | 0 | 0 | 0 | 450 | 0 | 446 | 0 | 0 | 0 | 0
2019-12-15 | B56084 | 2 | 중탄소 | AE1548 |  | Al 탈산 | B | 38 | 38 | 53500 | 91.9 | B | B |  | B | 1 |  | 1 | 1540 | 1554 | 6500 |  |  | 6500 | 67.07 | 12 | 96912 | 1624 |  | Y | 42 | 33 | 물량 많아서 잔강 못 받음 잔강 5톤 C53654 줌 | [6 empty] | 최남길 | 2 | [6 empty] | 107.2 | 13-4 | 95.12 | 0 | A |  | 1605 | 1 | 0.04 | 1557 | 1.02 | 69 | 34 | 204 | 3:24 | 15 | 16 | 0 | 0 |  | 0 | 0 |  | N2 | 2019-12-16 04:31 | 2019-12-16 05:00 | 29 | 2019-12-16 04:21 | 38 |  |  |  |  | Y |  | Y | Y | [5 empty] | 3.6 | 13.47 | 0 | [20 empty] | 1.04 |  |  | 0.03 | 0.03 | A | [9 empty] | 51 | 0 | 315 | 0 | 0 | 134 | 0 | 936 | 0 | 0 | 0 | 0 | 0 | 10 |  |  | 5
2019-12-15 | C53654 | 3 | 저탄소 | AE15B18C | 연주종료 | Si 탈산 | T | 32 | 88 | 47700 | 111.73 | B | B | B |  | 1 |  | 1 | 1550 | 1571 | 8700 |  |  | 8700 | 90.49 | 35 | 96145 | 1644 |  | Y | 64 | 45 | B56081번 잔강 5톤이월 |  | C53652 | 05 |  |  |  | 박재승 | 3 |  | N | Y |  | Y |  | 95.55 | 11-3 | 327.02 | 0 | A |  | 1644 | 2 | 0.42 | 1578 | 2.28 | 65 | 31 | 443 | 7:23 | 13 | 13 | 0 | 0 |  | 0 | 10 |  | AR | 2019-12-16 05:26 |  | 14 | 2019-12-16 05:07 | 33 |  |  |  |  | Y | [5 empty] | N |  |  |  | 7.66 | 0 | [23 empty] | 0.91 | 0 | A | [9 empty] | 163 | 0 | 143 | 0 | 0 | 0 | 0 | 400 | 0 | 299 | 0 | 0 | 0 | 7 |  |  | 5
2019-12-15 | A56122 | 1 | 저탄소 | BP-SCM420HT |  | Al 탈산 | B | 31 | 45 | 0 | 77.95 | B | B | B |  | 1 | 1 |  | 1540 | 1543 | 7200 |  |  | 7200 | 70.91 | 12 | 101532 | 1620 |  | Y | 47 | 39 | [7 empty] | 이호남 | 2 |  |  | Y |  |  |  | 160.45 |  | 0 | 260.05 | A |  | 1620 | 3 | 0.24 | 1571 | 1.63 | 61 | 16 | 298 | 4:58 | 18 | 16 | 54 | 0 |  | 0 |  |  | N2 | 2019-12-16 05:08 | 2019-12-16 05:21 | 13 | 2019-12-16 05:06 | 15 |  |  |  |  | Y |  |  |  | Y | [5 empty] | 0 | 187.54 | [23 empty] | 0.01 | 0 | A | [9 empty] | 854 | 698 | 0 | 20 | 0 | 0 | 0 | 550 | 0 | 450 | 0 | 0 | 0 | 0
2019-12-15 | B56085 | 2 | 중탄소 | AE1548 | TUNDISH교체전 | Al 탈산 | B | 5 | 52 | 52050 | 88.42 | B | B |  | B | 1 |  | 1 | 1540 | 1564 | 6700 |  |  | 6700 | 74.67 | 12 | 89733 | 1605 |  | Y | 44 | 34 |  |  | B56082 | 05 |  |  |  | 최남길 | 2 | [6 empty] | 100.45 | 12-4 | 127.91 | 0 | A |  | 1615 | 1 | 0.05 | 1561 | 1.39 | 73 | 32 | 180 | 3:00 | 15 | 16 | 0 | 0 | 35 | 0 | 0 |  | N2 | 2019-12-16 05:28 | 2019-12-16 06:06 | 37 | 2019-12-16 05:19 | 46 |  |  |  |  | Y |  | Y | Y | [5 empty] | 4 | 9.94 | 0 | [20 empty] | 0.72 |  |  | 0.05 | 0.05 | A | [9 empty] | 32 | 0 | 297 | 30 | 0 | 137 | 0 | 742 | 0 | 0 | 0 | 0 | 0 | 25 |  |  | 5
2019-12-15 | C53655 | 3 | 저탄소 | AE15B18C | 연주종료 | Si 탈산 | T | 19 | 62 | 48050 | 95.77 | B | B | C |  | 1 |  | 1 | 1550 | 1562 | 7000 |  |  | 7000 | 74.95 | 34 | 93398 | 1604 | 357 | Y | 47 | 36 | [7 empty] | 박재승 | 3 |  |  |  |  | Y |  | 93.1 | 11-5 | 147.74 | 0 | A |  | 1652 | 2 | 0.41 | 1592 | 1.67 | 79 | 34 | 360 | 6:00 | 13 | 13 | 0 | 0 |  | 0 | 14 |  | AR | 2019-12-16 06:21 |  | 23 | 2019-12-16 06:07 | 37 |  |  |  |  | Y | [5 empty] | N |  |  |  | 8.68 | 0 | [23 empty] | 0 | 0 | A | [9 empty] | 160 | 0 | 444 | 0 | 0 | 0 | 0 | 404 | 0 | 299 | 0 | 0 | 0 | 16 |  |  | 6
2019-12-15 | A56123 | 1 | 저탄소 | BP-SCM420HT |  | Al 탈산 | B | 36 | 11 | 53300 | 70.62 | B | B | C |  | 1 | 1 |  | 1540 | 1570 | 5500 |  |  | 5500 | 54.17 | 12 | 101532 | 1621 |  | Y | 41 | 31 | [7 empty] | 이호남 | 2 |  | Y |  |  |  |  | 100.7 | 13-3 | 0 | 246.05 | A |  | 1621 | 3 | 0.24 | 1578 | 1.48 | 68 | 24 | 278 | 4:38 | 16 | 19 | 55 | 0 |  | 0 |  |  | N2 | 2019-12-16 06:02 | 2019-12-16 06:26 | 24 | 2019-12-16 06:01 | 25 |  |  |  |  | Y |  |  |  | Y | [5 empty] | 0 | 178.26 | [23 empty] | 1.01 | 0 | A | [9 empty] | 1244 | 263 | 0 | 26 | 0 | 0 | 0 | 451 | 0 | 406 | 0 | 0 | 0 | 8
2019-12-15 | B56086 | 2 | 중탄소 | SCM440 | TUNDISH교체 | Al 탈산 | B | 29 | 56 | 50550 | 113.83 | B | C |  | C | 1 |  | 1 | 1540 | 1586 | 8800 |  |  | 8800 | 93.19 | 12 | 94428 | 1664 |  | Y | 55 | 50 | 물량 많아서 B56083 잔강 5톤 못 받음 포트 처리함 | [6 empty] | 최남길 | 2 |  |  |  |  | Y |  | 107.05 | 12-10 | 14.74 | 243.89 | A |  | 1662 | 1 | 0.06 | 1587 | 1.5 | 91 | 45 | 407 | 6:47 | 15 | 20 | 0 | 0 | 120 | 0 | 0 |  | N2 | 2019-12-16 07:01 | 2019-12-16 07:28 | 27 | 2019-12-16 06:44 | 44 |  |  |  |  | N | 미투입강종 | Y | Y | [5 empty] | 4 | 0 | 27.65 | [19 empty] | 2.12 |  |  |  | 0.42 | 0.42 | A | [9 empty] | 1472 | 0 | 215 | 0 | 0 | 141 | 0 | 1019 | 0 | 598 | 0 | 0 | 0 | 23 |  |  | 9 |  | 1
2019-12-15 | C53656 | 3 | 저탄소 | AE15B18C | TUNDISH교체전 | Si 탈산 | T | 15 | 56 | 49750 | 90.17 | B | C | C |  | 1 |  | 1 | 1550 | 1620 | 6500 |  |  | 6500 | 73.94 | 32 | 87904 | 1652 |  | Y | 42 | 37 | [7 empty] | 박재승 | 3 |  |  |  |  | Y |  | 97 | 11-10 | 239.65 | 0 | A |  | 1649 | 2 | 0.41 | 1587 | 1.82 | 74 | 37 | 298 | 4:58 | 13 | 13 | 0 | 0 |  | 0 | 15 |  | AR | 2019-12-16 07:19 |  | 29 | 2019-12-16 07:04 | 43 |  |  |  |  | Y | [5 empty] | N |  |  |  | 9.09 | 0 | [23 empty] | 0 | 0 | A | [9 empty] | 162 | 0 | 514 | 0 | 0 | 0 | 0 | 401 | 0 | 300 | 0 | 0 | 0 | 34 |  |  | 5
2019-12-15 | A56124 | 1 | 저탄소 | BP-SCM420HT |  | Al 탈산 | B | 10 | 9 | 54000 | 72.63 | B | C | C |  | 1 | 1 |  | 1540 | 1545 | 6700 |  |  | 6700 | 79.19 | 10 | 84610 | 1619 | 366 | Y | 43 | 35 | [7 empty] | 이호남 | 2 |  | Y |  |  |  |  | 102.1 | 13-6 | 0 | 145.68 | A |  | 1619 | 3 | 0.22 | 1575 | 1.63 | 65 | 18 | 275 | 4:35 | 16 | 17 | 56 | 0 |  | 0 |  |  | N2 | 2019-12-16 07:09 | 2019-12-16 07:31 | 22 | 2019-12-16 07:06 | 25 |  |  |  |  | Y |  |  |  | Y | [5 empty] | 0 | 301.03 | [23 empty] | 1.97 | 2.2 | A | [9 empty] | 1232 | 273 | 0 | 44 | 0 | 0 | 0 | 450 | 0 | 405 | 0 | 0 | 0 | 10
2019-12-16 | B56087 | 2 | 중탄소 | SCM440 |  | Al 탈산 | B | 21 | 14 | 52550 | 115.92 | C | C |  | C | 1 |  | 1 | 1540 | 1544 | 6700 |  |  | 6700 | 68.84 | 12 | 97329 | 1624 |  | Y | 45 | 33 |  |  | B56084 | 05 |  |  |  | 고승만 | 2 |  |  | Y |  | Y |  | 108.65 | 14-2 | 0 | 239.11 | A |  | 1614 | 1 | 0.1 | 1550 | 1.22 | 54 | 24 | 404 | 6:44 | 15 | 15 | 0 | 0 |  | 0 | 0 |  | N2 | 2019-12-16 08:10 | 2019-12-16 08:36 | 25 | 2019-12-16 07:36 | 60 |  |  |  |  | N | 미투입강종 | Y | Y | [5 empty] | 3.2 | 0 | 17.73 | [20 empty] | 0.81 |  |  | 0.81 | 0.81 | A | [9 empty] | 1328 | 0 | 207 | 0 | 0 | 163 | 0 | 602 | 0 | 207 | 0 | 0 | 0 | 0 |  |  | 7
2019-12-16 | C53657 | 3 | 중탄소 | AE4145MA3 |  | Al 탈산 | I | 22 | 80 | 47450 | 110.02 | C | C | C |  | 1 |  | 1 | 1560 | 1601 | 8100 |  |  | 8100 | 80.92 | 13 | 100100 | 1648 |  | INGOT | 49 | 46 | [13 empty] | Y |  | 105.9 | 12-4 | 263 | 0 | A |  | 1642 | 2 | 0.38 | 1573 | 1.47 | 88 |  | 360 | 6:00 | 20 | 22 | 0 | 0 |  | 0 | 14 |  | AR | 2019-12-16 08:42 |  | 23 | 2019-12-16 08:28 | [5 empty] | Y | [5 empty] | N |  |  |  | 12.2 | 0 | [18 empty] | 0.9 |  |  |  |  | 0 | 0 | B | [9 empty] | 2300 | 7 | 1656 | 30 | 0 | 0 | 0 | 1030 | 0 | 200 | 215 | 0 | 0 | 39
2019-12-16 | A56125 | 1 | 저탄소 | BP-SCM420HT |  | Al 탈산 | B | 37 | 47 | 51300 | 75.08 | C | C | C |  | 1 | 1 |  | 1540 | 1531 | 7400 |  |  | 7400 | 72.88 | 12 | 101532 | 1614 |  | Y | 45 | 40 | [7 empty] | 박안희 | 2 |  | Y |  |  |  |  | 107.85 | 13-3 | 0.01 | 45.2 | A |  | 1614 | 3 | 0.23 | 1582 | 1.07 | 72 | 22 | 292 | 4:52 | 16 | 16 | 57 | 0 |  | 0 |  |  | N2 | 2019-12-16 08:17 | 2019-12-16 08:33 | 17 | 2019-12-16 08:16 | 17 |  |  |  |  | Y |  |  |  | Y | [5 empty] | 0 | 163.92 | [23 empty] | 4.55 | 3.47 | A | [9 empty] | 833 | 629 | 0 | 15 | 0 | 0 | 0 | 298 | 0 | 299 | 0 | 0 | 0 | 0
2019-12-16 | B56088 | 2 | 중탄소 | SCM440 |  | Al 탈산 | B | 38 | 39 | 52700 | 91.82 | C | C |  | C | 1 |  | 1 | 1540 | 1577 | 5700 |  |  | 5700 | 60.88 | 11 | 93632 | 1625 |  | Y | 39 | 33 |  |  | B56085 | 05 |  |  |  | 고승만 | 2 |  | Y | N |  | Y |  | 106.3 | 13-3 | 0 | 198.69 | A |  | 1614 | 1 | 0.12 | 1557 | 1.37 | 61 | 16 | 293 | 4:53 | 15 | 15 | 0 | 0 |  | 0 | 0 |  | N2 | 2019-12-16 09:02 | 2019-12-16 09:46 | 44 | 2019-12-16 08:44 | 62 |  |  |  |  | N | 미투입강종 | Y | Y | [5 empty] | 3.8 | 0 | 16.82 | [20 empty] | 0.73 |  |  | 0.44 | 0.44 | A | [9 empty] | 1318 | 0 | 123 | 0 | 0 | 187 | 0 | 603 | 0 | 202 | 0 | 0 | 0 | 52 |  |  | 5
2019-12-16 | C53658 | 3 | 중탄소 | SM48C | 연주시작 | Al 탈산 | T | 32 | 89 | 47450 | 94.75 | C | C | C |  | 1 |  | 1 | 1535 | 1606 | 5800 |  |  | 5800 | 60.33 | 35 | 96145 | 1628 |  | Y | 44 | 41 | [8 empty] | 2 |  |  |  |  | Y |  |  |  | 234.02 | 0 | A |  | 1628 | 2 | 0.41 | 1577 | 1.42 | 86 | 40 | 320 | 5:20 | 10 | 10 | 0 | 0 |  | 0 | 16 |  | N2 | 2019-12-16 09:35 |  | 18 | 2019-12-16 09:19 | 34 |  |  |  |  | Y | [5 empty] | Y |  |  |  | 9.95 | 0 | [23 empty] | 0 | 0 | A |  |  | 5.645 | 33.544 | 48.584 | 0.653 | 8.606 | 1.448 | 1399.47 | 0 | 0 | 481 | 0 | 0 | 0 | 0 | 393 | 0 | 201 | 0 | 0 | 0 | 47 |  |  | 9 |  | 1
2019-12-16 | A56126 | 1 | 저탄소 | BP-SCM420HT | TUNDISH교체전 | Al 탈산 | B | 31 | 46 | 51700 | 74.35 | C | C | C |  | 1 | 1 |  | 1540 | 1540 | 7800 |  |  | 7800 | 68.01 | 14 | 114687 | 1610 |  | Y | 46 | 42 | [7 empty] | 박안희 | 2 |  | Y | [6 empty] | 0 | 260.6 | A |  | 1610 | 3 | 0.22 | 1589 | 0.75 | 79 | 27 | 294 | 4:54 | 16 | 17 | 58 | 0 |  | 0 |  |  | N2 | 2019-12-16 09:20 | 2019-12-16 09:43 | 22 | 2019-12-16 09:20 | 23 |  |  |  |  | Y |  |  |  | Y | [5 empty] | 0 | 168 | [23 empty] | 8.11 | 3.47 | A | [9 empty] | 1092 | 549 | 0 | 44 | 0 | 0 | 0 | 297 | 0 | 299 | 0 | 0 | 0 | 13
2019-12-16 | B56089 | 2 | 중탄소 | SCM440 |  | Al 탈산 | B | 5 | 53 | 51150 | 105.83 | C | C |  | C | 1 |  | 1 | 1540 | 1575 | 6500 |  |  | 6500 | 70.7 | 12 | 91932 | 1605 |  | Y | 45 | 39 | [7 empty] | 고승만 | 2 |  |  | N |  | Y |  | 106.45 | 12-10 | 0 | 200 | A |  | 1611 | 1 | 0.14 | 1552 | 1.26 | 56 | 18 | 261 | 4:21 | 15 | 15 | 0 | 0 |  | 0 | 0 |  | N2 | 2019-12-16 10:20 | 2019-12-16 10:53 | 34 | 2019-12-16 09:52 | 61 |  |  |  |  | N | 미투입강종 | Y | Y | [6 empty] | 0 | 15.72 | [20 empty] | 0.51 |  |  | 0.38 | 0.38 | A | [9 empty] | 1357 | 0 | 38 | 0 | 0 | 140 | 0 | 603 | 0 | 206 | 0 | 0 | 0 | 0
2019-12-16 | C53659 | 3 | 중탄소 | SM48C | 연주종료 | Al 탈산 | T | 19 | 63 | 48100 | 94.58 | C | C | C |  | 1 |  | 1 | 1535 | 1590 | 5900 |  |  | 5900 | 58.05 | 37 | 101639 | 1616 |  | Y | 47 | 43 | 인고트3톤처리 | [7 empty] | 2 |  |  |  |  | Y |  | 105.6 | 12-7 | 212.19 | 0 | A |  | 1610 | 2 | 0.4 | 1566 | 1.19 | 75 | 43 | 338 | 5:38 | 10 | 14 | 0 | 0 |  | 0 | 10 |  | N2 | 2019-12-16 10:38 |  | 25 | 2019-12-16 10:28 | 35 |  |  |  |  | Y | [5 empty] | Y |  |  |  | 9.53 | 0 | [23 empty] | 0 | 0 | B |  |  | 7.941 | 31.297 | 48.263 | 0.405 | 6.077 | 1.542 | 1455.36 | 0 | 0 | 311 | 0 | 0 | 0 | 0 | 558 | 0 | 201 | 78 | 0 | 0 | 30 |  |  | 5
2019-12-16 | A56127 | 1 | 중탄소 | SF40CVM2 | TUNDISH교체 | Al 탈산 | B | 36 | 12 | 53400 | 81.25 | C | C | C |  | 1 | 1 |  | 1530 | 1546 | 6700 |  |  | 6700 | 79.19 | 10 | 84610 | 1627 |  | Y | 43 | 36 | [7 empty] | 박안희 | 2 |  | Y |  |  |  |  | 106.7 | 13-10 | 0 | 188.73 | A |  | 1627 | 3 | 0.2 | 1584 | 1.19 | 87 | 28 | 313 | 5:13 | 15 | 20 | 59 | 0 |  | 0 |  |  | N2 | 2019-12-16 10:29 | 2019-12-16 11:09 | 41 | 2019-12-16 10:27 | 43 |  |  |  |  | Y |  |  |  | Y | [5 empty] | 0 | 206.5 | [19 empty] | 2.44 |  |  |  | 0.03 | 0.03 | A | [9 empty] | 0 | 0 | 988 | 35 | 0 | 0 | 0 | 596 | 0 | 518 | 0 | 0 | 0 | 22 |  |  |  |  | 1
2019-12-16 | B56090 | 2 | 중탄소 | SCM440 |  | Al 탈산 | B | 29 | 57 | 50700 | 117.68 | C | C |  | C | 1 |  | 1 | 1540 | 1586 | 7000 |  |  | 7000 | 73.72 | 15 | 94950 | 1627 |  | Y | 63 | 39 | C53657 잔강 1톤받음 |  | A56125 | 05 |  |  |  | 고승만 | 2 |  |  | Y |  | Y |  | 105.7 | 12-8 | 0 | 172.12 | A |  | 1618 | 1 | 0.14 | 1560 | 1.43 | 64 | 28 | 321 | 5:21 | 15 | 16 | 0 | 0 | 80 | 0 | 0 |  | N2 | 2019-12-16 11:35 | 2019-12-16 12:00 | 25 | 2019-12-16 11:15 | 45 |  |  |  |  | N | 미투입강종 | Y | Y | [5 empty] | 4 | 0 | 20.77 | [20 empty] | 0.66 |  |  | 0.46 | 0.46 | A | [9 empty] | 1173 | 0 | 136 | 0 | 0 | 165 | 0 | 600 | 0 | 205 | 0 | 0 | 0 | 36 |  |  | 5
2019-12-16 | C53660 | 3 | 중탄소 | SM48C | 연주종료 | Al 탈산 | T | 15 | 57 | 48800 | 87.53 | C | C | C |  | 1 |  | 1 | 1535 | 1580 | 5100 |  |  | 5100 | 38.68 | 48 | 131856 | 1621 | 377 | Y | 45 | 33 | [8 empty] | 2 |  |  |  |  | Y |  | 97.3 | 11-10 | 265.2 | 0 | A |  | 1610 | 2 | 0.39 | 1564 | 1.7 | 73 | 39 | 353 | 5:53 | 10 | 10 | 0 | 0 |  | 0 | 16 |  | N2 | 2019-12-16 11:36 |  | 36 | 2019-12-16 11:19 | 52 |  |  |  |  | Y | [5 empty] | Y |  |  |  | 2.01 | 0 | [23 empty] | 0 | 0 | A | [9 empty] | 0 | 0 | 306 | 0 | 0 | 0 | 0 | 556 | 0 | 200 | 80 | 0 | 0 | 23 |  |  | 5
2019-12-16 | A56128 | 1 | 중탄소 | SF40CVM2 |  | Al 탈산 | B | 10 | 10 | 54300 | 74.45 | C | C | C |  | 1 | 1 |  | 1530 | 1533 | 6200 |  |  | 6200 | 61.06 | 12 | 101532 | 1606 | 365 | Y | 42 | 34 | [7 empty] | 박안희 | 2 |  |  |  |  | Y |  | 103.1 | 13-6 | 0 | 230.08 | A |  | 1606 | 3 | 0.21 | 1568 | 1.27 | 71 | 23 | 274 | 4:34 | 15 | 15 | 60 | 0 |  | 0 |  |  | N2 | 2019-12-16 11:46 | 2019-12-16 12:15 | 29 | 2019-12-16 11:44 | 31 |  |  |  |  | Y |  |  |  | Y | [5 empty] | 0 | 171.16 | [23 empty] | 0.01 | 10.73 | A | [9 empty] | 86 | 0 | 1010 | 12 | 0 | 0 | 0 | 522 | 0 | 450 | 0 | 0 | 0 | 23
2019-12-16 | B56091 | 2 | 중탄소 | SCM440 |  | Al 탈산 | B | 21 | 15 | 52450 | 113.5 | C | C |  | C | 1 |  | 1 | 1540 | 1564 | 6100 |  |  | 6100 | 51.19 | 14 | 119168 | 1614 |  | Y | 56 | 32 |  |  | A56126 | 05 |  |  |  | 고승만 | 2 |  |  | Y |  | Y |  | 100.55 | 13-2 | 0 | 344.2 | A |  | 1607 | 1 | 0.13 | 1550 | 0 | 54 | 24 | 340 | 5:40 | 15 | 16 | 0 | 0 |  | 0 | 0 |  | N2 | 2019-12-16 12:45 | 2019-12-16 13:08 | 22 | 2019-12-16 12:22 | 46 |  |  |  |  | N | 미투입강종 | Y | Y | [5 empty] | 3.8 | 0 | 16.29 | [23 empty] | 0.51 | 0.51 | A | [9 empty] | 1209 | 0 | 22 | 0 | 0 | 170 | 0 | 600 | 0 | 205 | 0 | 0 | 0 | 34 |  |  | 5
2019-12-16 | C53661 | 3 | 중탄소 | SM45CB | 연주종료 | Si 탈산 | T | 22 | 81 | 47800 | 77.02 | C | C | C |  | 1 |  | 1 | 1535 | 1550 | 5500 |  |  | 5500 | 95.34 | 21 | 57687 | 1603 | 360 | Y | 41 | 32 |  |  |  | 05 |  |  |  |  | 2 |  | Y |  |  | Y |  | 100.8 | 11-9 | 191.55 | 0 | A |  | 1602 | 2 | 0.4 | 1564 | 1.36 | 71 | 34 | 806 | 13:26 | 7 | 7 | 0 | 0 |  | 0 | 8 |  | N2 | 2019-12-16 12:31 |  | 43 | 2019-12-16 12:24 | 50 |  |  |  |  | Y | [5 empty] | Y |  |  |  | 2.29 | 0 | [23 empty] | 0.67 | 0 | A | [9 empty] | 0 | 0 | 137 | 0 | 0 | 0 | 0 | 402 | 0 | 201 | 0 | 0 | 0 | 42 |  |  | 5
2019-12-16 | A56129 | 1 | 중탄소 | SF40CVM2 |  | Al 탈산 | B | 37 | 48 | 51300 | 71.97 | C | C | C |  | 1 | 1 |  | 1530 | 1548 | 5000 |  |  | 5000 | 49.25 | 12 | 101532 | 1605 |  | Y | 43 | 31 | [7 empty] | 박안희 | 2 |  |  |  |  | Y |  | 102.2 | 12-7 | 0 | 212.23 | A |  | 1605 | 3 | 0.23 | 1572 | 1.18 | 75 | 25 | 292 | 4:52 | 15 | 17 | 61 | 0 |  | 0 |  |  | N2 | 2019-12-16 12:47 | 2019-12-16 13:15 | 28 | 2019-12-16 12:45 | 30 |  |  |  |  | Y |  |  |  | Y | [5 empty] | 0 | 149.89 | [23 empty] | 0 | 1.49 | A | [9 empty] | 0 | 0 | 878 | 34 | 0 | 0 | 0 | 299 | 0 | 298 | 0 | 0 | 0 | 10
2019-12-16 | B56092 | 2 | 중탄소 | SCM440 |  | Al 탈산 | B | 38 | 40 | 52300 | 97.72 | C | C |  | C | 1 |  | 2 | 1540 | 1564 | 5800 |  |  | 5800 | 48.67 | 14 | 119168 | 1616 |  | Y | 47 | 32 | [7 empty] | 고승만 | 2 |  |  |  |  | Y |  |  |  | 0 | 169.51 | A |  | 1608 | 1 | 0.13 | 1552 | 1.45 | 56 | 18 | 214 | 3:34 | 15 | 17 | 0 | 0 | 70 | 0 | 0 |  | N2 | 2019-12-16 13:36 | 2019-12-16 14:14 | 38 | 2019-12-16 13:16 | 59 |  |  |  |  | N | 미투입강종 | Y | Y | [5 empty] | 4 | 0 | 29.49 | [20 empty] | 0.87 |  |  | 0.27 | 0.27 | A | [9 empty] | 1086 | 0 | 246 | 0 | 0 | 157 | 0 | 852 | 0 | 411 | 0 | 0 | 0 | 0 |  |  | 5
2019-12-16 | C53662 | 3 | 중탄소 | SM45CB | 연주종료 | Si 탈산 | T | 32 | 90 | 47200 | 73.73 | C | C | C |  | 1 |  | 1 | 1535 | 1543 | 6200 |  |  | 6200 | 64.49 | 35 | 96145 | 1503 |  | Y | 42 | 36 |  |  |  | 05 |  |  |  |  | 2 |  | Y |  |  | Y |  | 105.05 | 12-1 | 246.73 | 0 | A |  | 1592 | 2 | 0.39 | 1572 | 0.8 | 79 | 33 | 358 | 5:58 | 7 | 7 | 0 | 0 |  | 0 | 7 |  | N2 | 2019-12-16 13:35 |  | 47 | 2019-12-16 13:28 | 54 |  |  |  |  | Y | [5 empty] | Y |  |  |  | 2.52 | 0 | [23 empty] | 0 | 0 | A | [9 empty] | 0 | 0 | 90 | 0 | 0 | 0 | 0 | 674 | 0 | 200 | 113 | 0 | 0 | 40 |  |  | 5
2019-12-16 | A56130 | 1 | 중탄소 | SF40CVM2 |  | Al 탈산 | B | 31 | 47 | 50800 | 70.08 | C | C | C |  | 1 | 1 |  | 1530 | 1558 | 4200 |  |  | 4200 | 49.64 | 10 | 84610 | 1616 |  | Y | 41 | 27 | [7 empty] | 박안희 | 2 |  | Y |  |  |  |  | 97.5 | 12-2 | 0 | 211.65 | A |  | 1616 | 3 | 0.22 | 1566 | 1.79 | 69 | 23 | 282 | 4:42 | 15 | 17 | 62 | 0 |  | 0 |  |  | N2 | 2019-12-16 13:46 | 2019-12-16 14:15 | 28 | 2019-12-16 13:45 | 30 |  |  |  |  | Y |  |  |  | Y | [5 empty] | 0 | 154.53 | [23 empty] | 1.47 | 1.65 | A | [9 empty] | 0 | 0 | 798 | 225 | 0 | 0 | 0 | 299 | 0 | 299 | 0 | 0 | 0 | 19
2019-12-16 | B56093 | 2 | 중탄소 | SCM440 |  | Al 탈산 | B | 5 | 54 | 51300 | 92.92 | C | C |  | D | 1 |  | 1 | 1540 | 1567 | 5700 |  |  | 5700 | 37.2 | 18 | 153216 | 1625 |  | Y | 41 | 34 | [7 empty] | 고승만 | 2 |  |  |  |  | Y |  |  |  | 0 | 214.38 | A |  | 1618 | 1 | 0.16 | 1558 | 1.38 | 62 | 20 | 274 | 4:34 | 15 | 18 | 0 | 0 |  | 0 | 0 |  | N2 | 2019-12-16 14:27 | 2019-12-16 15:19 | 52 | 2019-12-16 14:12 | 67 |  |  |  |  | Y |  | Y | Y | [5 empty] | 4.5 | 0 | 20.64 | [20 empty] | 0.6 |  |  | 0.16 | 0.16 | A | [9 empty] | 1101 | 0 | 152 | 0 | 0 | 159 | 0 | 599 | 0 | 210 | 0 | 0 | 0 | 0 |  |  | 5
2019-12-16 | C53663 | 3 | 중탄소 | SM45CB | 연주종료 | Si 탈산 | T | 19 | 64 | 48050 | 76.72 | C | D | D |  | 1 |  | 1 | 1535 | 1537 | 5100 |  |  | 5100 | 37.89 | 49 | 134603 | 1607 |  | Y | 43 | 31 |  |  |  | 05 |  |  |  |  | 2 |  | Y |  |  |  |  | 100.65 | 12-2 | 146.83 | 0 | A |  | 1609 | 2 | 0.38 | 1565 | 1.57 | 72 | 30 | 362 | 6:02 | 7 | 14 | 0 | 0 |  | 0 | 10 |  | N2 | 2019-12-16 14:41 |  | 51 | 2019-12-16 14:34 | 58 |  |  |  |  | Y | [5 empty] | Y |  |  |  | 2.3 | 0 | [23 empty] | 0.02 | 0 | A | [9 empty] | 0 | 0 | 103 | 0 | 0 | 0 | 0 | 751 | 0 | 200 | 102 | 0 | 0 | 10 |  |  | 2
2019-12-16 | A56131 | 1 | 중탄소 | SF40CVM2 |  | Al 탈산 | B | 36 | 13 | 53300 | 68.18 | C | D | D |  | 1 | 1 |  | 1530 | 1532 | 5100 |  |  | 5100 | 50.23 | 12 | 101532 | 1608 |  | Y | 39 | 29 | [7 empty] | 박안희 | 2 |  | Y |  |  |  |  | 105.15 | 13-8 | 0 | 179.44 | A |  | 1608 | 3 | 0.18 | 1571 | 1.37 | 74 | 27 | 293 | 4:53 | 15 | 15 | 63 | 0 |  | 0 |  |  | N2 | 2019-12-16 14:50 | 2019-12-16 15:12 | 22 | 2019-12-16 14:48 | 24 |  |  |  |  | Y |  |  |  | Y | [5 empty] | 0 | 160.74 | [23 empty] | 0.06 | 1.64 | A | [9 empty] | 22 | 0 | 617 | 9 | 0 | 0 | 0 | 297 | 0 | 296 | 0 | 0 | 0 | 55
2019-12-16 | B56094 | 2 | 중탄소 | SCM440HF |  | Al 탈산 | B | 29 | 58 | 49850 | 120.07 | D | D |  | D | 1 |  | 1 | 1540 | 1536 | 8100 |  |  | 8100 | 204.08 | 6 | 39690 | 1616 |  | Y | 48 | 42 | [7 empty] | 고승만 | 2 |  |  |  |  | Y |  | 104.35 | 12-7 | 184.7 | 0 | A |  | 1622 | 1 | 0.14 | 1555 | 1.26 | 62 | 30 | 298 | 4:58 | 18 | 18 | 0 | 0 | 45 | 0 | 0 |  | AR | 2019-12-16 16:01 | 2019-12-16 16:22 | 21 | 2019-12-16 15:26 | 56 |  |  |  |  | Y |  | Y | Y | [5 empty] | 3.3 | 16.16 | 0.1 | [20 empty] | 0.73 |  |  | 0.18 | 0.18 | A | [9 empty] | 1226 | 0 | 203 | 0 | 0 | 121 | 0 | 947 | 0 | 515 | 0 | 0 | 0 | 0 |  |  | 5
2019-12-16 | C53664 | 3 | 중탄소 | SM45C | 연주종료 | Si 탈산 | T | 15 | 58 | 49000 | 89.45 | D | D | D |  | 1 |  | 1 | 1535 | 1523 | 5400 |  |  | 5400 | 93.61 | 21 | 57687 | 1602 |  | Y | 42 | 30 | [15 empty] | 98.55 | 12-1 | 104.41 | 0 | A |  | 1612 | 2 | 0.25 | 1566 | 1.39 | 73 | 31 | 295 | 4:55 | 10 | 15 | 0 | 0 |  | 0 | 10 |  | N2 | 2019-12-16 15:55 |  | 45 | 2019-12-16 15:40 | 61 |  |  |  |  | Y | [5 empty] | Y |  |  |  | 2.71 | 0 | [23 empty] | 0.47 | 0 | A | [9 empty] | 0 | 0 | 461 | 0 | 0 | 0 | 0 | 547 | 0 | 297 | 0 | 0 | 0 | 5 |  |  | 5
2019-12-16 | A56132 | 1 | 중탄소 | SM45C | 연주종료 | Si 탈산 | T | 10 | 11 | 54100 | 70.42 | D | D | D |  | 2 |  | 1 | 1530 | 1627 | 3100 | 7000 |  | 10100 | 105.05 | 35 | 96145 | 1622 |  | Y | 14 | 2 |  | Y | [5 empty] | 차승주 | 2 |  | Y |  |  |  |  | 98 | 12-10 | 16.29 | 0.05 | A |  | 1616 | 2 | 0.37 | 1564 | 1.16 | 71 | 36 | 373 | 6:13 | 10 | 17 | 0 | 0 |  | 0 | 10 |  | N2 | 2019-12-16 17:17 |  | 29 | 2019-12-16 17:06 | 40 |  |  |  |  | Y | [5 empty] | Y |  |  |  | 3.69 | 0 | [23 empty] | 0.41 | 0 | A | [9 empty] | 0 | 0 | 609 | 0 | 0 | 0 | 0 | 452 | 0 | 199 | 0 | 0 | 0 | 70 |  |  | 5
2019-12-16 | B56095 | 2 | 중탄소 | SCM440HF |  | Al 탈산 | B | 21 | 16 | 52600 | 99.75 | D | D |  | D | 1 |  | 1 | 1540 | 1596 | 5700 |  |  | 5700 | 61.54 | 12 | 92616 | 1615 |  | Y | 35 | 32 | [7 empty] | 김익규 | 3 |  |  |  |  | Y |  | 94.9 | 12-6 | 163.21 | 0 | A |  | 1630 | 1 | 0.14 | 1553 | 1.48 | 60 | 25 | 208 | 3:28 | 18 | 25 | 0 | 0 |  | 0 | 0 |  | AR | 2019-12-16 17:00 | 2019-12-16 17:32 | 33 | 2019-12-16 16:40 | 52 |  |  |  |  | Y |  | Y | Y | [5 empty] | 4.5 | 24.7 | 0 | [20 empty] | 0.62 |  |  | 0.08 | 0.08 | A | [9 empty] | 1207 | 0 | 420 | 0 | 0 | 218 | 0 | 951 | 0 | 608 | 0 | 0 | 0 | 44 |  |  | 5
2019-12-16 | A56133 | 1 | 중탄소 | SF40CVM2 |  | Al 탈산 | B | 37 | 49 | 50900 | 44.77 | D | D | D |  | 1 | 1 |  | 1530 | 1577 | 2800 |  |  | 2800 | 27.58 | 12 | 101532 | 1589 |  | Y | 23 | 15 | [7 empty] | 김덕진 | 2 |  | Y |  |  |  |  | 106.3 | 13-1 | 0 | 84.6 | A |  | 1589 | 3 | 0.18 | 1554 | 1.59 | 57 | 21 | 176 | 2:56 | 15 | 15 | 64 | 0 |  | 0 |  |  | N2 | 2019-12-16 16:28 | 2019-12-16 16:36 | 8 | 2019-12-16 16:27 | 9 | [8 empty] | Y | [5 empty] | 0 | 118.54 | [23 empty] | 0.06 | 3.45 | B | [9 empty] | 0 | 0 | 579 | 192 | 0 | 0 | 0 | 550 | 0 | 196 | 0 | 0 | 0 | 63
2019-12-16 | C53665 | 3 | 중탄소 | SF40CVM2 |  | Al 탈산 | B | 22 | 82 | 47900 | 90.1 | D | D | D |  | 1 | 1 |  | 1535 | 1535 | 5500 |  |  | 5500 | 54.17 | 12 | 101532 | 1610 |  | Y | 40 | 31 | [15 empty] | 106.9 | 12-5 | 1.14 | 104.67 | A |  | 1610 | 3 | 0.19 | 1555 | 1.1 | 58 | 21 | 1380 | 23:00 | 15 | 17 | 65 | 0 |  | 0 |  |  | N2 | 2019-12-16 17:20 | 2019-12-16 17:40 | 20 | 2019-12-16 17:19 | 21 |  |  |  |  | Y |  |  |  | Y | [5 empty] | 25.42 | 206.4 | [23 empty] | 0.06 | 4.44 | A | [9 empty] | 0 | 0 | 803 | 72 | 0 | 0 | 0 | 553 | 0 | 302 | 0 | 0 | 0 | 71
2019-12-16 | B56096 | 2 | 중탄소 | SCM440HF |  | Al 탈산 | B | 31 | 48 | 51050 | 104.5 | D | D |  | D | 1 |  | 1 | 1540 | 1554 | 7400 |  |  | 7400 | 66.17 | 14 | 111839 | 1625 |  | Y | 45 | 38 | [7 empty] | 김익규 | 2 |  |  |  |  | Y |  | 104.35 | 12-9 | 192.49 | 0 | A |  | 1614 | 1 | 0.1 | 1558 | 0 | 65 | 25 | 331 | 5:31 | 18 | 18 | 0 | 0 | 26 | 0 | 0 |  | AR | 2019-12-16 18:05 | 2019-12-16 18:36 | 32 | 2019-12-16 17:49 | 47 |  |  |  |  | Y |  | Y | Y | [5 empty] | 3.5 | 11.94 | 0 | [20 empty] | 1 |  |  | 0.12 | 0.12 | A | [9 empty] | 1269 | 0 | 70 | 0 | 0 | 117 | 0 | 746 | 0 | 551 | 0 | 0 | 0 | 0
2019-12-16 | C53666 | 3 | 중탄소 | SM45C | 연주종료 | Si 탈산 | T | 18 | 24 | 52200 | 85.72 | D | D | D |  | 1 |  | 1 | 1535 | 1536 | 7500 |  |  | 7500 | 59.35 | 46 | 126362 | 1603 |  | Y | 54 | 40 | [15 empty] | 101.05 | 13-1 | 289.21 | 0 | A |  | 1616 | 2 | 0.37 | 1565 | 2.22 | 72 | 31 | 291 | 4:51 | 10 | 13 | 0 | 0 |  | 0 | 10 |  | N2 | 2019-12-16 18:17 |  | 36 | 2019-12-16 18:08 | 45 |  |  |  |  | Y | [5 empty] | Y |  |  |  | 6.08 | 0 | [23 empty] | 0.05 | 0 | A | [9 empty] | 0 | 0 | 673 | 0 | 0 | 0 | 0 | 1014 | 0 | 0 | 0 | 0 | 0 | 0 |  |  | 5
2019-12-16 | A56134 | 1 | 중탄소 | SF40CVM2 | TUNDISH교체전 | Al 탈산 | B | 38 | 41 | 52650 | 70.18 | D | D | D |  | 1 | 1 |  | 1530 | 1575 | 3700 |  |  | 3700 | 37.04 | 12 | 99898 | 1607 |  | Y | 39 | 30 | [7 empty] | 김덕진 | 2 | [6 empty] | 98.65 | 12-4 | 24.59 | 89.5 | A |  | 1607 | 3 | 0.17 | 1565 | 1.35 | 68 | 23 | 255 | 4:15 | 15 | 17 | 66 | 0 |  | 0 |  |  | N2 | 2019-12-16 18:10 | 2019-12-16 18:40 | 30 | 2019-12-16 18:10 | 31 |  |  |  |  | Y |  |  |  | Y | [5 empty] | 0 | 178.17 | [23 empty] | 1.45 | 4.47 | A | [9 empty] | 53 | 0 | 885 | 17 | 0 | 0 | 0 | 396 | 0 | 198 | 0 | 0 | 0 | 38
2019-12-16 | B56097 | 2 | 중탄소 | AE15B34M | TUNDISH교체 | Si 탈산 | B | 5 | 55 | 51600 | 112.28 | D | D |  | D | 1 |  | 1 | 1540 | 1567 | 7200 |  |  | 7200 | 70.91 | 12 | 101532 | 1675 | 714 | Y | 44 | 36 | [7 empty] | 김익규 | 3 |  |  |  |  | Y |  | 97.5 | 12-1 | 265.25 | 0 | A |  | 1662 | 1 | 0.09 | 1582 | 1.59 | 85 | 18 | 436 | 7:16 | 13 | 20 | 0 | 0 |  | 0 | 0 |  | AR | 2019-12-16 19:16 | 2019-12-16 20:02 | 46 | 2019-12-16 18:47 | 75 | [14 empty] | 15.18 | 0 | [19 empty] | 1.33 |  |  |  | 0.18 | 0.18 | A | [9 empty] | 28 | 0 | 803 | 0 | 0 | 45 | 0 | 963 | 0 | 0 | 0 | 0 | 0 | 18 |  |  | 7 |  | 1
2019-12-16 | C53667 | 3 | 중탄소 | SM45CSP | TUNDISH교체전 | Si 탈산 | T | 19 | 65 | 47950 | 86.73 | D | D | D |  | 1 |  | 1 | 1535 | 1546 | 5800 |  |  | 5800 | 81.21 | 26 | 71422 | 1597 |  | Y | 42 | 36 | [15 empty] | 106.05 | 12-7 | 148.43 | 0 | A |  | 1604 | 2 | 0.38 | 1559 | 1.45 | 67 | 17 | 316 | 5:16 | 10 | 10 | 0 | 0 |  | 0 | 10 |  | AR | 2019-12-16 19:26 |  | 35 | 2019-12-16 19:12 | 49 |  |  |  |  | Y | [5 empty] | N |  |  |  | 4.1 | 0 | [23 empty] | 0.69 | 0 | A | [9 empty] | 0 | 0 | 873 | 0 | 0 | 0 | 0 | 402 | 0 | 0 | 0 | 0 | 0 | 21 |  |  |  | 0.078
2019-12-16 | A56135 | 1 | 중탄소 | SCM440HF | TUNDISH교체전 | Al 탈산 | B | 36 | 14 | 53800 | 73.67 | D | D | D |  | 1 | 1 |  | 1530 | 1531 | 6300 |  |  | 6300 | 61.11 | 14 | 103090 | 1612 |  | Y | 41 | 32 | [7 empty] | 김덕진 | 2 | [6 empty] | 101.7 | 13-4 | 185.19 | 0 | A |  | 1612 | 3 | 0.21 | 1565 | 1.52 | 72 | 32 | 259 | 4:19 | 18 | 18 | 67 | 0 |  | 0 |  |  | AR | 2019-12-16 19:14 | 2019-12-16 19:46 | 32 | 2019-12-16 19:12 | 34 |  |  |  |  | Y |  |  |  | Y | [5 empty] | 189.53 | 0 | [20 empty] | 0.74 |  |  | 6.18 | 0 | A | [9 empty] | 1107 | 23 | 899 | 26 | 0 | 0 | 0 | 597 | 0 | 597 | 0 | 0 | 0 | 52
2019-12-16 | B56098 | 2 | 중탄소 | AE15B34M |  | Si 탈산 | B | 29 | 59 | 50300 | 104.55 | D | D |  | D | 1 |  | 1 | 1540 | 1535 | 7000 |  |  | 7000 | 82.73 | 10 | 84610 | 1644 |  | Y | 43 | 38 | [7 empty] | 김익규 | 3 |  |  |  |  | Y |  | 96.7 | 11-9 | 199.44 | 0 | A |  | 1635 | 1 | 0.07 | 1568 | 0 | 71 | 16 | 259 | 4:19 | 13 | 19 | 0 | 0 | 30 | 0 | 0 |  | AR | 2019-12-16 20:24 | 2019-12-16 21:05 | 41 | 2019-12-16 20:03 | 63 |  |  |  |  | Y | [8 empty] | 4.5 | 12.46 | 0 | [23 empty] | 0.18 | 0.18 | A | [9 empty] | 82 | 0 | 1212 | 0 | 0 | 149 | 0 | 596 | 0 | 0 | 0 | 0 | 0 | 14 |  |  | 5
2019-12-16 | A56136 | 1 | 고탄소 | P-STB3D | TUNDISH교체 | Si 탈산 | B | 37 | 50 | 51200 | 92.47 | D | D | D |  | 1 | 1 |  | 1520 | 1551 | 6300 |  |  | 6300 | 67.69 | 11 | 93071 | 1595 |  | Y | 47 | 40 | [7 empty] | 김덕진 | 2 | [6 empty] | 103.9 | 12-8 | 314.38 | 0 | A |  | 1595 | 3 | 0.21 | 1539 | 1.22 | 89 | 43 | 253 | 4:13 | 30 | 30 | 68 | 0 |  | 0 |  |  | AR | 2019-12-16 20:35 | 2019-12-16 21:12 | 38 | 2019-12-16 20:34 | 38 |  |  |  |  | Y |  |  |  | Y | [5 empty] | 286.26 | 0 | [19 empty] | 1.74 |  |  |  | 7.75 | 0 | B |  |  | 12.591 | 21.292 | 56.611 | 0.213 | 4.496 | 2.658 | 1763.59 | 0 | 35 | 1149 | 45 | 0 | 0 | 0 | 398 | 0 | 499 | 0 | 0 | 0 | 39 |  |  |  |  | 1
2019-12-16 | C53668 | 3 | 중탄소 | 50CRMO4 | 연주시작 | Al 탈산 | T | 15 | 59 | 48850 | 151.52 | D | D | B |  | 1 |  | 1 | 1530 | 1518 | 12100 |  |  | 12100 | 125.85 | 35 | 96145 | 1641 |  | Y | 77 | 65 | [15 empty] | 105.5 | 12-8 | 261.05 | 47.65 | A |  | 1655 | 2 | 0.37 | 1574 | 2.08 | 87 | 51 | 413 | 6:53 | 13 | 14 | 0 | 0 |  | 0 | 15 |  | AR | 2019-12-16 22:02 |  | 12 | 2019-12-16 21:26 | 48 |  |  |  |  | Y | [5 empty] | N |  |  |  | 5.04 | 0.08 | [23 empty] | 2.74 | 0 | A | [9 empty] | 1389 | 0 | 850 | 0 | 0 | 0 | 0 | 405 | 0 | 0 | 0 | 0 | 0 | 27 |  |  | 9 |  | 1
2019-12-16 | B56099 | 2 | 중탄소 | AE15B34M |  | Si 탈산 | B | 22 | 83 | 48850 | 98.42 | D | D |  | D | 1 |  | 1 | 1540 | 1545 | 6600 |  |  | 6600 | 65 | 12 | 101532 | 1635 |  | Y | 39 | 34 | [7 empty] | 김익규 | 3 |  |  |  |  | Y |  | 97.05 | 11-5 | 196.27 | 0 | A |  | 1628 | 1 | 0.1 | 1561 | 1.56 | 64 | 15 | 385 | 6:25 | 13 | 16 | 0 | 0 |  | 0 | 0 |  | AR | 2019-12-16 21:34 | 2019-12-16 22:09 | 35 | 2019-12-16 21:10 | 59 |  |  |  |  | Y | [8 empty] | 4 | 16.87 | 0 | [23 empty] | 0.12 | 0.12 | A | [9 empty] | 117 | 0 | 378 | 0 | 0 | 209 | 0 | 736 | 0 | 439 | 0 | 0 | 0 | 30 |  |  | 5
2019-12-16 | A56137 | 1 | 고탄소 | P-STB3D |  | Si 탈산 | B | 21 | 17 | 53000 | 90.48 | D | D | D |  | 1 | 1 |  | 1520 | 1571 | 4800 |  |  | 4800 | 51.57 | 11 | 93071 | 1546 |  | Y | 50 | 30 | [7 empty] | 김덕진 | 2 | [8 empty] | 226.05 | 0 | A |  | 1546 | 3 | 0.16 | 1512 | 0.85 | 62 | 33 | 250 | 4:10 | 30 | 30 | 69 | 0 |  | 0 |  |  | AR | 2019-12-16 21:56 | 2019-12-16 22:16 | 20 | 2019-12-16 21:55 | 21 |  |  |  |  | Y |  |  |  | Y | [5 empty] | 177.07 | 0 | [23 empty] | 9.35 | 0 | B |  |  | 12.882 | 22.233 | 55.337 | 0.125 | 4.295 | 2.488 | 1547.04 | 0 | 35 | 1246 | 33 | 0 | 0 | 0 | 298 | 0 | 498 | 0 | 0 | 0 | 31 |  |  |  | 0
2019-12-16 | B56100 | 2 | 중탄소 | AE15B34M |  | Si 탈산 | B | 31 | 49 | 0 | 87.45 | D | D |  | B | 1 |  | 1 | 1540 | 1565 | 6800 |  |  | 6800 | 66.97 | 12 | 101532 | 1615 |  | Y | 46 | 37 | [7 empty] | 김익규 | 3 |  |  |  |  | Y |  | 154.3 |  | 177.03 | 0 | A |  | 1631 | 1 | 0.1 | 1576 | 1.41 | 79 | 25 | 201 | 3:21 | 13 | 13 | 0 | 0 |  | 0 | 0 |  | AR | 2019-12-16 22:31 | 2019-12-16 23:11 | 41 | 2019-12-16 22:18 | 53 |  |  |  |  | Y | [8 empty] | 4 | 11.52 | 0 | [23 empty] | 0.05 | 0.05 | A | [9 empty] | 116 | 0 | 457 | 0 | 0 | 176 | 0 | 756 | 0 | 328 | 0 | 0 | 0 | 10 |  |  | 5
2019-12-16 | C53669 | 3 | 중탄소 | 50CRMO4 | 연주종료 | Al 탈산 | T | 10 | 12 | 52550 | 116.7 | D | B | B |  | 1 |  | 1 | 1530 | 1551 | 8700 |  |  | 8700 | 85.6 | 37 | 101639 | 1551 |  | Y | 71 | 47 | [7 empty] | 박재승 | 3 |  |  |  |  | Y |  | 102.75 | 13-6 | 67.44 | 74.78 | A |  | 1606 | 2 | 0.37 | 1554 | 1.53 | 67 | 36 | 402 | 6:42 | 13 | 13 | 0 | 0 |  | 0 | 10 |  | AR | 2019-12-16 23:09 |  | 20 | 2019-12-16 22:57 | 32 |  |  |  |  | Y | [5 empty] | N |  |  |  | 1.28 | 4.19 | [23 empty] | 2.74 | 0 | A | [9 empty] | 1451 | 0 | 917 | 0 | 0 | 0 | 0 | 392 | 0 | 0 | 0 | 0 | 0 | 17 |  |  | 5
2019-12-16 | A56138 | 1 | 고탄소 | P-STB3D |  | Si 탈산 | B | 38 | 42 | 53600 | 96.97 | D | B | B |  | 1 | 1 |  | 1520 | 1578 | 5000 |  |  | 5000 | 53.72 | 11 | 93071 | 1558 |  | Y | 43 | 32 | [15 empty] | 107.35 | 13-3 | 218.05 | 0 | A |  | 1554 | 3 | 0.16 | 1515 | 0.72 | 65 | 32 | 238 | 3:58 | 30 | 33 | 70 | 0 |  | 0 |  |  | AR | 2019-12-16 23:06 | 2019-12-16 23:20 | 13 | 2019-12-16 23:05 | 14 |  |  |  |  | Y |  |  |  | Y | [5 empty] | 320.54 | 0 | [23 empty] | 39.35 | 0 | A |  |  | 11.737 | 23.657 | 54.473 | 0.141 | 4.641 | 2.302 | 1516.97 | 0 | 0 | 1251 | 52 | 0 | 0 | 0 | 597 | 0 | 493 | 0 | 0 | 0 | 21 |  |  |  | 0
2019-12-16 | B56101 | 2 | 중탄소 | AE15B34M |  | Si 탈산 | B | 5 | 56 | 51300 | 93.05 | B | B |  | B | 1 |  | 1 | 1540 | 1545 | 6500 |  |  | 6500 | 76.82 | 10 | 84610 | 1637 |  | Y | 41 | 32 | [7 empty] | 최남길 | 2 |  |  |  |  | Y |  | 97.6 | 12-1 | 168.76 | 0 | A |  | 1627 | 1 | 0.12 | 1575 | 1.39 | 78 | 24 | 207 | 3:27 | 13 | 13 | 0 | 0 | 45 | 0 | 0 |  | AR | 2019-12-16 23:36 | 2019-12-17 00:14 | 38 | 2019-12-16 23:15 | 59 |  |  |  |  | Y | [8 empty] | 5 | 12.25 | 0 | [23 empty] | 0.1 | 0.1 | A | [9 empty] | 118 | 0 | 279 | 0 | 0 | 160 | 0 | 778 | 0 | 153 | 0 | 0 | 0 | 0 |  |  | 5
2019-12-16 | A56139 | 1 | 고탄소 | P-STB3D |  | Si 탈산 | B | 36 | 15 | 53800 | 99.02 | B | B | B |  | 1 | 1 |  | 1520 | 1591 | 4100 |  |  | 4100 | 44.05 | 11 | 93071 | 1560 |  | Y | 44 | 40 | [7 empty] | 이호남 | 2 |  | Y |  |  |  |  | 103.4 | 13-5 | 248.05 | 0 | A |  | 1544 | 3 | 0.16 | 1509 | 0.66 | 59 | 30 | 233 | 3:53 | 30 | 32 | 71 | 0 |  | 0 |  |  | AR | 2019-12-17 00:16 | 2019-12-17 00:27 | 10 | 2019-12-17 00:14 | 13 |  |  |  |  | Y |  |  |  | Y | [5 empty] | 576.33 | 0 | [23 empty] | 0.61 | 0 | A |  |  | 11.432 | 23.989 | 53.883 | 0.123 | 4.713 | 2.246 | 1520.08 | 0 | 0 | 1105 | 38 | 0 | 0 | 0 | 298 | 0 | 295 | 0 | 0 | 0 | 29 |  |  |  | 0
2019-12-16 | C53670 | 3 | 중탄소 | 50CRMO4 | 연주종료 | Al 탈산 | T | 18 | 25 | 51800 | 94.18 | B | B | B |  | 1 |  | 1 | 1530 | 1563 | 7900 |  |  | 7900 | 71.9 | 40 | 109880 | 1611 |  | Y | 58 | 43 | [7 empty] | 박재승 | 3 |  |  |  |  | Y |  | 100.7 | 12-10 | 181.57 | 0 | A |  | 1609 | 2 | 0.37 | 1563 | 1.77 | 76 | 32 | 342 | 5:42 | 13 | 13 | 0 | 0 |  | 0 | 10 |  | AR | 2019-12-17 00:20 |  | 20 | 2019-12-17 00:10 | 30 |  |  |  |  | Y | [5 empty] | N |  |  |  | 0.91 | 7.99 | [23 empty] | 2.74 | 0 | A |  |  | 25.915 | 11.125 | 50.037 | 0.182 | 1.93 | 4.497 | 1913.9 | 1420 | 0 | 933 | 0 | 0 | 0 | 0 | 627 | 0 | 0 | 0 | 0 | 0 | 0 |  |  | 5
2019-12-16 | B56102 | 2 | 중탄소 | AE15B34M |  | Si 탈산 | B | 29 | 60 | 50600 | 95.33 | B | B |  | B | 1 |  | 1 | 1540 | 1575 | 5800 |  |  | 5800 | 57.61 | 12 | 100674 | 1636 |  | Y | 42 | 30 | [7 empty] | 최남길 | 2 |  |  |  |  | Y |  | 101 | 12-3 | 211.76 | 0 | A |  | 1627 | 1 | 0.14 | 1565 | 1.3 | 68 | 19 | 592 | 9:52 | 15 | 16 | 0 | 0 |  | 0 | 0 |  | AR | 2019-12-17 00:39 | 2019-12-17 01:16 | 37 | 2019-12-17 00:25 | 51 |  |  |  |  | Y | [8 empty] | 5 | 18.65 | 0 | [23 empty] | 0.14 | 0.14 | A | [9 empty] | 121 | 0 | 186 | 0 | 0 | 192 | 0 | 802 | 0 | 0 | 0 | 0 | 0 | 15 |  |  | 5
2019-12-16 | A56140 | 1 | 고탄소 | P-STB3D |  | Si 탈산 | B | 37 | 51 | 50700 | 96.6 | B | B | B |  | 1 | 1 |  | 1520 | 1575 | 4500 |  |  | 4500 | 44.32 | 12 | 101532 | 1552 |  | Y | 43 | 30 | [7 empty] | 이호남 | 2 |  | Y |  |  |  |  | 106.6 | 12-10 | 153.12 | 0 | A |  | 1538 | 3 | 0.17 | 1501 | 0.7 | 51 | 26 | 239 | 3:59 | 30 | 30 | 72 | 0 |  | 0 |  |  | AR | 2019-12-17 01:27 | 2019-12-17 01:37 | 10 | 2019-12-17 01:25 | 12 |  |  |  |  | Y |  |  |  | Y | [5 empty] | 343.2 | 0 | [23 empty] | 12.31 | 0 | A |  |  | 12.027 | 23.428 | 53.74 | 0.138 | 4.468 | 2.293 | 1520.08 | 0 | 0 | 1213 | 21 | 0 | 0 | 0 | 297 | 0 | 300 | 0 | 0 | 0 | 24 |  |  |  | 0
2019-12-16 | C53671 | 3 | 중탄소 | 50CRMO4 | TUNDISH교체전 | Al 탈산 | T | 19 | 66 | 47950 | 92.82 | B | B | B |  | 1 |  | 1 | 1530 | 1551 | 7400 |  |  | 7400 | 76.97 | 35 | 96145 | 1612 |  | Y | 49 | 41 |  |  | C53668 | 05 |  |  |  | 박재승 | 3 |  | Y |  |  | Y |  | 104.8 | 12-6 | 172.35 | 0 | A |  | 1622 | 2 | 0.4 | 1574 | 2.18 | 87 | 36 | 327 | 5:27 | 13 | 13 | 0 | 0 |  | 0 | 10 |  | AR | 2019-12-17 01:30 |  | 23 | 2019-12-17 01:07 | 46 |  |  |  |  | Y | [5 empty] | N |  |  |  | 0 | 4.24 | [23 empty] | 2.74 | 0 | A |  |  | 26.395 | 10.664 | 50.066 | 0.181 | 1.896 | 4.694 | 1913.9 | 1309 | 0 | 332 | 0 | 0 | 0 | 0 | 545 | 0 | 0 | 0 | 0 | 0 | 23 |  |  | 5
2019-12-16 | B56103 | 2 | 중탄소 | AE15B34M |  | Si 탈산 | B | 6 | 1 | 53650 | 88.65 | B | B |  | B | 1 |  | 1 | 1540 | 1537 | 7400 |  |  | 7400 | 72.88 | 12 | 101532 | 1615 |  | Y | 42 | 36 | [7 empty] | 최남길 | 2 |  |  |  |  | Y |  | 101.95 | 13-7 | 226.28 | 0 | A |  | 1648 | 1 | 0.11 | 1580 | 1.54 | 83 | 20 | 220 | 3:40 | 13 | 14 | 0 | 0 |  | 0 | 0 |  | AR | 2019-12-17 01:29 | 2019-12-17 02:18 | 49 | 2019-12-17 01:18 | 60 |  |  |  |  | Y | [8 empty] | 4 | 13.91 | 0 | [23 empty] | 0.06 | 0.06 | A | [9 empty] | 128 | 0 | 221 | 30 | 0 | 187 | 0 | 730 | 0 | 0 | 0 | 0 | 0 | 12 |  |  | 5
2019-12-16 | A56141 | 1 | 고탄소 | P-STB3D |  | Si 탈산 | B | 21 | 18 | 52300 | 92.33 | B | B | B |  | 1 | 1 |  | 1520 | 1576 | 5500 |  |  | 5500 | 56.51 | 12 | 97324 | 1543 |  | Y | 47 | 35 | [7 empty] | 이호남 | 2 |  | Y |  |  |  |  | 108.5 | 13-10 | 204.73 | 0 | A |  | 1542 | 3 | 0.16 | 1503 | 0.89 | 53 | 21 | 238 | 3:58 | 30 | 30 | 73 | 0 |  | 0 |  |  | AR | 2019-12-17 02:22 | 2019-12-17 02:43 | 21 | 2019-12-17 02:20 | 22 |  |  |  |  | Y |  |  |  | Y | [5 empty] | 228.26 | 0 | [23 empty] | 24.67 | 0 | A |  |  | 11.758 | 20.388 | 59.962 | 0.075 | 5.099 | 2.941 | 1923.87 | 0 | 34 | 1225 | 30 | 0 | 0 | 0 | 1090 | 0 | 765 | 0 | 0 | 0 | 24 |  |  |  | 0
2019-12-16 | B56104 | 2 | 중탄소 | AE15B34M |  | Si 탈산 | B | 31 | 50 | 51000 | 90.48 | B | B |  | B | 1 |  | 1 | 1540 | 1565 | 6600 |  |  | 6600 | 65 | 12 | 101532 | 1635 |  | Y | 45 | 33 | [7 empty] | 최남길 | 2 |  |  |  |  | Y |  | 104.2 | 12-8 | 125.72 | 0 | A |  | 1625 | 1 | 0.09 | 1580 | 1.17 | 83 | 29 | 245 | 4:05 | 13 | 13 | 0 | 0 |  | 0 | 0 |  | AR | 2019-12-17 02:36 | 2019-12-17 03:22 | 45 | 2019-12-17 02:26 | 56 |  |  |  |  | Y | [8 empty] | 3.5 | 13.58 | 0 | [23 empty] | 0.06 | 0.06 | A | [9 empty] | 158 | 0 | 174 | 0 | 0 | 164 | 0 | 813 | 0 | 0 | 0 | 0 | 0 | 6 |  |  | 5
2019-12-16 | C53672 | 3 | 고탄소 | AE1050M2 | 연주시작 | Al 탈산 | T | 15 | 60 | 48150 | 127.13 | B | B | B |  | 1 |  | 1 | 1530 | 1541 | 9000 |  |  | 9000 | 99.28 | 33 | 90651 | 1650 |  | Y | 73 | 47 | [7 empty] | 박재승 | 3 | [6 empty] | 99.35 | 12-1 | 245.49 | 0 | A |  | 1628 | 2 | 0.38 | 1579 | 1.29 | 94 | 48 | 409 | 6:49 | 10 | 10 | 0 | 0 |  | 0 | 10 |  | AR | 2019-12-17 03:46 |  | 24 | 2019-12-17 03:29 | 41 |  |  |  |  | Y | [5 empty] | Y |  |  |  | 5.41 | 0 | [23 empty] | 2.74 | 0 | A | [9 empty] | 24 | 0 | 0 | 52 | 0 | 0 | 0 | 1001 | 0 | 300 | 230 | 0 | 0 | 0 |  |  |  |  | 1
2019-12-16 | A56142 | 1 | 고탄소 | P-STB3D |  | Si 탈산 | B | 38 | 43 | 52600 | 85.05 | B | B | B |  | 1 | 1 |  | 1520 | 1539 | 5100 |  |  | 5100 | 50.23 | 12 | 101532 | 1552 |  | Y | 41 | 32 | [7 empty] | 이호남 | 2 |  |  | Y |  |  |  | 103.6 | 12-9 | 94.1 | 0 | A |  | 1543 | 3 | 0.16 | 1512 | 0.72 | 62 | 23 | 225 | 3:45 | 30 | 30 | 74 | 0 |  | 0 |  |  | AR | 2019-12-17 03:20 | 2019-12-17 03:55 | 35 | 2019-12-17 03:18 | 36 |  |  |  |  | Y |  |  |  | Y | [5 empty] | 198.66 | 0 | [23 empty] | 25.81 | 0 | A |  |  | 12.037 | 23.045 | 53.005 | 0.207 | 4.403 | 2.3 | 1547.81 | 0 | 0 | 1102 | 45 | 0 | 0 | 0 | 407 | 0 | 295 | 0 | 0 | 0 | 14
2019-12-16 | B56105 | 2 | 중탄소 | AE15B34M |  | Si 탈산 | B | 5 | 57 | 51550 | 93.95 | B | B |  | B | 1 |  | 1 | 1540 | 1537 | 7000 |  |  | 7000 | 82.73 | 10 | 84610 | 1605 | 351 | Y | 42 | 34 | [7 empty] | 최남길 | 2 |  |  |  |  | Y |  | 97.65 | 11-10 | 155.95 | 0 | A |  | 1639 | 1 | 0.09 | 1582 | 1.21 | 85 | 35 | 187 | 3:07 | 13 | 14 | 0 | 0 |  | 0 | 0 |  | AR | 2019-12-17 03:44 | 2019-12-17 04:28 | 44 | 2019-12-17 03:30 | 58 |  |  |  |  | Y | [8 empty] | 5 | 15.68 | 0 | [23 empty] | 0.12 | 0.12 | A | [9 empty] | 89 | 0 | 80 | 0 | 0 | 162 | 0 | 815 | 0 | 0 | 0 | 0 | 0 | 0 |  |  | 5
2019-12-16 | A56143 | 1 | 고탄소 | P-STB3D | TUNDISH교체전 | Si 탈산 | B | 36 | 16 | 53500 | 97.05 | B | B | B |  | 1 | 1 |  | 1520 | 1536 | 5900 |  |  | 5900 | 70.2 | 10 | 84042 | 1556 |  | Y | 42 | 36 | [7 empty] | 이호남 | 2 |  | Y |  |  |  |  | 107.25 | 13-10 | 333.15 | 0 | A |  | 1559 | 3 | 0.17 | 1511 | 0.89 | 61 | 31 | 246 | 4:06 | 30 | 30 | 75 | 0 |  | 0 |  |  | AR | 2019-12-17 04:42 | 2019-12-17 05:02 | 20 | 2019-12-17 04:41 | 21 |  |  |  |  | Y |  |  |  | Y | [5 empty] | 288.13 | 0 | [23 empty] | 27.42 | 0 | A |  |  | 12.019 | 23.779 | 53.023 | 0.134 | 4.411 | 2.229 | 1547.81 | 0 | 72 | 1208 | 84 | 0 | 0 | 0 | 299 | 0 | 295 | 0 | 0 | 0 | 56
2019-12-16 | B56106 | 2 | 중탄소 | AE15B34M | TUNDISH교체전 | Si 탈산 | B | 29 | 61 | 50550 | 79.4 | B | B |  | B | 1 |  | 1 | 1540 | 1574 | 5200 |  |  | 5200 | 51.62 | 12 | 100731 | 1646 |  | Y | 41 | 26 | [7 empty] | 최남길 | 2 |  |  |  |  | Y |  |  |  | 144.74 | 0 | A |  | 1629 | 1 | 0.06 | 1581 | 1.63 | 84 | 28 | 183 | 3:03 | 13 | 13 | 0 | 0 |  | 0 | 0 |  | AR | 2019-12-17 04:31 | 2019-12-17 05:29 | 59 | 2019-12-17 04:19 | 70 |  |  |  |  | Y | [8 empty] | 5 | 13.05 | 0 | [23 empty] | 0.15 | 0.15 | A | [9 empty] | 97 | 0 | 50 | 37 | 0 | 183 | 0 | 719 | 0 | 0 | 0 | 0 | 0 | 0 |  |  | 5
2019-12-16 | C53673 | 3 | 고탄소 | AE1050M2 | 연주종료 | Al 탈산 | T | 18 | 26 | 51850 | 88.63 | B | B | B |  | 1 |  | 1 | 1530 | 1565 | 5600 |  |  | 5600 | 61.78 | 33 | 90651 | 1622 |  | Y | 42 | 33 | [7 empty] | 박재승 | 3 |  |  |  |  | Y |  | 95.7 | 12-4 | 201.61 | 0 | A |  | 1606 | 2 | 0.36 | 1568 | 1.36 | 83 | 40 | 331 | 5:31 | 10 | 10 | 0 | 0 |  | 0 | 10 |  | AR | 2019-12-17 04:43 |  | 31 | 2019-12-17 04:24 | 50 |  |  |  |  | Y | [5 empty] | Y |  |  |  | 7.24 | 0 | [23 empty] | 2.74 | 0 | A | [9 empty] | 73 | 0 | 226 | 0 | 0 | 0 | 0 | 405 | 0 | 301 | 0 | 0 | 0 | 7
2019-12-16 | B56107 | 2 | 중탄소 | SM48CM1 | TUNDISH교체 | Al 탈산 | B | 37 | 52 | 51150 | 105.93 | B | B |  | B | 1 |  | 1 | 1530 | 1555 | 8100 |  |  | 8100 | 85.82 | 11 | 94380 | 1666 |  | Y | 45 | 40 | [7 empty] | 최남길 | 2 |  |  |  |  | Y |  | 104.25 | 12-8 | 191.23 | 0 | A |  | 1653 | 1 | 0.08 | 1575 | 1.57 | 88 | 35 | 255 | 4:15 | 18 | 22 | 0 | 0 |  | 0 | 0 |  | N2 | 2019-12-17 05:56 | 2019-12-17 06:32 | 36 | 2019-12-17 05:40 | 51 |  |  |  |  | Y |  | Y | Y | [5 empty] | 4.1 | 22.95 | 0 | [19 empty] | 2.32 |  |  |  | 0.06 | 0.06 | A | [9 empty] | 132 | 0 | 32 | 0 | 0 | 179 | 0 | 600 | 0 | 0 | 0 | 0 | 0 | 21 |  |  | 5 |  | 1
2019-12-16 | C53674 | 3 | 고탄소 | AE1050M2 | 연주종료 | Al 탈산 | T | 10 | 13 | 52750 | 84.68 | B | B | B |  | 1 |  | 1 | 1530 | 1568 | 5800 |  |  | 5800 | 63.98 | 33 | 90651 | 1617 |  | Y | 42 | 36 | [7 empty] | 박재승 | 3 |  |  |  |  | Y |  | 96.8 | 12-9 | 197.26 | 0 | A |  | 1601 | 2 | 0.37 | 1560 | 1.28 | 75 | 27 | 353 | 5:53 | 10 | 10 | 0 | 0 |  | 0 | 10 |  | AR | 2019-12-17 05:44 |  | 31 | 2019-12-17 05:32 | 42 |  |  |  |  | Y | [5 empty] | Y |  |  |  | 5.84 | 0 | [23 empty] | 0 | 0 | A | [9 empty] | 13 | 0 | 0 | 0 | 0 | 0 | 0 | 729 | 0 | 300 | 0 | 0 | 0 | 10
2019-12-16 | A56144 | 1 | 중탄소 | 42CRMO4MS | TUNDISH교체 | Al 탈산 | B | 6 | 2 | 0 | 85.3 | B | B | C |  | 1 | 1 |  | 1530 | 1548 | 7600 |  |  | 7600 | 86.91 | 10 | 87450 | 1616 | 363 | Y | 46 | 42 | [7 empty] | 이호남 | 2 |  | Y |  |  |  |  | 160.15 |  | 210.1 | 0 | A |  | 1630 | 3 | 0.17 | 1584 | 1.21 | 91 | 23 | 246 | 4:06 | 25 | 25 | 76 | 0 |  | 0 |  |  | AR | 2019-12-17 06:01 | 2019-12-17 06:49 | 48 | 2019-12-17 05:59 | 50 |  |  |  |  | Y |  |  |  | Y | [5 empty] | 209.12 | 0 | [19 empty] | 2.02 |  |  |  | 31.09 | 0 | A | [9 empty] | 1265 | 56 | 206 | 21 | 0 | 0 | 0 | 814 | 0 | 700 | 0 | 0 | 0 | 33 |  |  |  |  | 1
2019-12-16 | B56108 | 2 | 중탄소 | SM48CM1 |  | Al 탈산 | B | 31 | 51 | 51050 | 109.68 | B | B |  | C | 1 |  | 1 | 1530 | 1557 | 6100 |  |  | 6100 | 64.63 | 11 | 94380 | 1635 |  | Y | 43 | 40 | [7 empty] | 최남길 | 2 |  |  |  |  | Y |  | 96.45 | 11-10 | 246.14 | 0 | A |  | 1628 | 1 | 0.08 | 1563 | 1.29 | 76 | 39 | 252 | 4:12 | 18 | 19 | 0 | 0 |  | 0 | 0 |  | N2 | 2019-12-17 07:00 | 2019-12-17 07:34 | 34 | 2019-12-17 06:35 | 59 |  |  |  |  | Y |  | Y | Y | [5 empty] | 4.8 | 12.54 | 0 | [20 empty] | 0.95 |  |  | 0.13 | 0.13 | A | [9 empty] | 66 | 0 | 61 | 0 | 0 | 183 | 0 | 701 | 0 | 0 | 0 | 0 | 0 | 10 |  |  | 5
2019-12-16 | C53675 | 3 | 고탄소 | AE1050M2 | 연주종료 | Al 탈산 | T | 19 | 67 | 47300 | 79.33 | B | C | C |  | 1 |  | 1 | 1530 | 1544 | 5600 |  |  | 5600 | 58.25 | 35 | 96145 | 1606 |  | Y | 47 | 33 |  |  | C53672 | 05 |  |  |  | 박재승 | 3 |  | Y |  |  | Y |  | 94.85 | 11-6 | 118.02 | 0 | A |  | 1590 | 2 | 0.37 | 1544 | 1.92 | 59 | 24 | 304 | 5:04 | 10 | 10 | 0 | 0 |  | 0 | 9 |  | AR | 2019-12-17 06:43 |  | 30 | 2019-12-17 06:34 | 39 |  |  |  |  | Y | [5 empty] | Y |  |  |  | 8.14 | 0 | [23 empty] | 0 | 0 | A | [9 empty] | 119 | 0 | 223 | 0 | 0 | 0 | 0 | 393 | 0 | 300 | 0 | 0 | 0 | 38 |  |  | 5
2019-12-16 | A56145 | 1 | 중탄소 | 42CRMO4MS |  | Al 탈산 | B | 21 | 19 | 53200 | 80.47 | B | C | C |  | 1 | 1 |  | 1530 | 1561 | 6000 |  |  | 6000 | 57.18 | 12 | 104940 | 1603 |  | Y | 46 | 36 | [7 empty] | 이호남 | 2 |  | Y |  |  |  |  | 98.05 | 12-9 | 274.48 | 0 | A |  | 1603 | 3 | 0.18 | 1565 | 1.15 | 72 | 19 | 231 | 3:51 | 25 | 25 | 77 | 0 |  | 0 |  |  | AR | 2019-12-17 06:59 | 2019-12-17 07:56 | 57 | 2019-12-17 06:57 | 59 |  |  |  |  | Y |  |  |  | Y | [5 empty] | 173.07 | 0 | [20 empty] | 0.81 |  |  | 0.02 | 0 | A | [9 empty] | 1344 | 18 | 0 | 203 | 0 | 0 | 0 | 497 | 0 | 499 | 0 | 0 | 0 | 0
2019-12-17 | B56109 | 2 | 중탄소 | SM48CM1 |  | Al 탈산 | B | 5 | 58 | 51350 | 109.4 | C | C |  | C | 1 |  | 1 | 1530 | 1595 | 4200 |  |  | 4200 | 44.5 | 11 | 94380 | 1627 |  | Y | 56 | 24 | [7 empty] | 고승만 | 2 |  |  |  |  | Y |  | 83.85 | 10-6 | 285.32 | 0 | A |  | 1614 | 1 | 0.09 | 1560 | 1.27 | 73 | 37 | 183 | 3:03 | 18 | 18 | 0 | 0 |  | 0 | 0 |  | N2 | 2019-12-17 07:58 | 2019-12-17 08:36 | 38 | 2019-12-17 07:42 | 54 |  |  |  |  | Y |  | Y | Y | [5 empty] | 6 | 10.56 | 0 | [20 empty] | 0.49 |  |  | 0.09 | 0.09 | A | [9 empty] | 25 | 0 | 11 | 0 | 0 | 192 | 0 | 604 | 0 | 0 | 0 | 0 | 0 | 28 |  |  | 5
2019-12-17 | C53676 | 3 | 고탄소 | AE1050M2 | 연주종료 | Al 탈산 | T | 15 | 61 | 48400 | 76.95 | C | C | C |  | 1 |  | 1 | 1530 | 1579 | 5400 |  |  | 5400 | 53.13 | 37 | 101639 | 1614 | 360 | Y | 43 | 30 |  |  |  | 05 |  |  |  |  | 2 |  | Y |  |  | Y |  | 102.5 | 12-4 | 202.43 | 0 | A |  | 1601 | 2 | 0.37 | 1561 | 1.67 | 76 | 36 | 292 | 4:52 | 10 | 10 | 0 | 0 |  | 0 | 11 |  | AR | 2019-12-17 07:44 |  | 27 | 2019-12-17 07:33 | 38 |  |  |  |  | Y | [5 empty] | Y |  |  |  | 6.78 | 0 | [23 empty] | 0 | 0 | A | [9 empty] | 49 | 0 | 645 | 0 | 0 | 0 | 0 | 398 | 0 | 201 | 0 | 0 | 0 | 57 |  |  | 5
2019-12-17 | A56146 | 1 | 중탄소 | 42CRMO4MS |  | Al 탈산 | B | 38 | 44 | 0 | 91.82 | C | C | C |  | 1 | 1 |  | 1530 | 1528 | 7600 |  |  | 7600 | 86.91 | 10 | 87450 | 1591 |  | Y | 50 | 41 | [7 empty] | 박안희 | 2 |  | Y |  |  |  |  | 159.85 |  | 297.53 | 0 | A |  | 1591 | 3 | 0.17 | 1555 | 0.88 | 62 | 18 | 240 | 4:00 | 25 | 26 | 78 | 0 |  | 0 |  |  | AR | 2019-12-17 08:21 | 2019-12-17 08:55 | 34 | 2019-12-17 08:19 | 36 |  |  |  |  | Y |  |  |  | Y | [5 empty] | 190.84 | 0 | [23 empty] | 0 | 0 | A | [9 empty] | 1530 | 58 | 0 | 41 | 0 | 0 | 0 | 596 | 0 | 521 | 0 | 0 | 0 | 37
2019-12-17 | C53677 | 3 | 고탄소 | AE1050M2 | 연주종료 | Al 탈산 | T | 18 | 27 | 52200 | 82.52 | C | C | C |  | 1 |  | 1 | 1530 | 1563 | 5800 |  |  | 5800 | 58.65 | 36 | 98892 | 1563 |  | Y | 42 | 33 |  |  |  | 05 |  |  |  |  | 2 |  | Y |  |  | Y |  | 97.75 | 12-6 | 184.1 | 0 | A |  | 1594 | 2 | 0.37 | 1557 | 1.37 | 72 | 37 | 299 | 4:59 | 10 | 10 | 0 | 0 |  | 0 | 13 |  | AR | 2019-12-17 08:48 |  | 27 | 2019-12-17 08:35 | 40 |  |  |  |  | Y | [5 empty] | Y |  |  |  | 7.18 | 0 | [23 empty] | 0 | 0 | A | [9 empty] | 81 | 0 | 899 | 0 | 0 | 0 | 0 | 403 | 0 | 202 | 0 | 0 | 0 | 25 |  |  | 5
2019-12-17 | B56110 | 2 | 중탄소 | SM48CM1 |  | Al 탈산 | B | 29 | 62 | 50650 | 96.75 | C | C |  | C | 1 |  | 1 | 1530 | 1567 | 5800 |  |  | 5800 | 61.45 | 11 | 94380 | 1605 |  | Y | 40 | 31 |  |  | B56107 | 05 |  |  |  | 고승만 | 2 |  |  | Y |  | Y |  | 111.05 | 13-3 | 174.78 | 0 | A |  | 1608 | 1 | 0.13 | 1554 | 1.16 | 67 | 35 | 170 | 2:50 | 18 | 19 | 0 | 0 |  | 0 | 0 |  | N2 | 2019-12-17 09:11 | 2019-12-17 09:29 | 18 | 2019-12-17 08:51 | 38 |  |  |  |  | Y |  | Y | Y | [5 empty] | 3.3 | 10.36 | 0 | [20 empty] | 1.04 |  |  | 0.11 | 0.11 | A | [9 empty] | 129 | 0 | 352 | 0 | 0 | 168 | 0 | 547 | 0 | 207 | 0 | 0 | 0 | 45
2019-12-17 | A56147 | 1 | 중탄소 | 42CRMO4MS |  | Al 탈산 | B | 36 | 17 | 53700 | 108.27 | C | C | C |  | 1 | 1 |  | 1530 | 1548 | 10000 |  |  | 10000 | 95.29 | 12 | 104940 | 1618 |  | Y | 59 | 52 | 출강량 많아 못받음 | [6 empty] | 박안희 | 2 |  |  | N |  |  |  | 101.8 | 13-3 | 0.67 | 0 | A |  | 1612 | 3 | 0.2 | 1570 | 0.98 | 77 | 33 | 236 | 3:56 | 25 | 25 | 79 | 0 |  | 0 |  |  | AR | 2019-12-17 09:44 | 2019-12-17 09:58 | 14 | 2019-12-17 09:37 | 22 |  |  |  |  | Y |  |  |  | Y | [5 empty] | 342.99 | 0 | [23 empty] | 3.42 | 0 | B | [9 empty] | 1666 | 42 | 899 | 54 | 0 | 0 | 0 | 1814 | 0 | 888 | 0 | 0 | 0 | 69
2019-12-17 | C53678 | 3 | 고탄소 | AE1050M2 | TUNDISH교체전 | Al 탈산 | T | 10 | 14 | 53100 | 98.2 | C | C | C |  | 1 |  | 1 | 1530 | 1563 | 5500 |  |  | 5500 | 62.57 | 32 | 87904 | 1607 |  | Y | 43 | 32 | [8 empty] | 2 |  | Y |  |  | Y |  | 96.95 | 12-9 | 215.54 | 0 | A |  | 1572 | 2 | 0.38 | 1539 | 0.79 | 54 | 29 | 1376 | 22:56 | 10 | 10 | 0 | 0 |  | 0 | 13 |  | AR | 2019-12-17 10:05 |  | 11 | 2019-12-17 09:52 | 25 |  |  |  |  | Y | [5 empty] | Y |  |  |  | 7.71 | 0 | [23 empty] | 0 | 0 | A | [9 empty] | 35 | 0 | 467 | 0 | 0 | 0 | 0 | 403 | 0 | 199 | 0 | 0 | 0 | 60 |  |  | 5
2019-12-17 | B56111 | 2 | 중탄소 | SM48CM1 |  | Al 탈산 | B | 22 | 84 | 48250 | 97.98 | C | C |  | C | 1 |  | 1 | 1530 | 1567 | 6000 |  |  | 6000 | 62.92 | 13 | 95355 | 1634 |  | Y | 45 | 31 | 540분 대기래들 |  | B56108 | 05 |  |  |  | 고승만 | 2 |  |  | Y |  | Y |  | 100.75 | 11-9 | 283.93 | 0 | A |  | 1618 | 1 | 0.16 | 1566 | 1.27 | 79 | 34 | 159 | 2:39 | 18 | 19 | 0 | 0 |  | 0 | 0 |  | N2 | 2019-12-17 10:11 | 2019-12-17 10:40 | 29 | 2019-12-17 09:59 | 41 |  |  |  |  | Y |  | Y | Y | [6 empty] | 12.73 | 0 | [20 empty] | 1.06 |  |  | 0 | 0 | A | [9 empty] | 87 | 0 | 217 | 0 | 0 | 181 | 0 | 551 | 0 | 205 | 0 | 0 | 0 | 55
2019-12-17 | A56148 | 1 | 중탄소 | 42CRMO4MS |  | Al 탈산 | B | 37 | 53 | 51000 | 87.32 | C | C | C |  | 1 | 1 |  | 1530 | 1551 | 6300 |  |  | 6300 | 72.04 | 10 | 87450 | 1599 |  | Y | 43 | 36 | A56414,15 두HEAT받음 | [6 empty] | 박안희 | 2 |  | Y | Y |  |  |  | 109.5 | 13-3 | 312.26 | 0 | A |  | 1599 | 3 | 0.17 | 1552 | 1.07 | 59 | 19 | 229 | 3:49 | 25 | 25 | 80 | 0 |  | 0 |  |  | AR | 2019-12-17 10:41 | 2019-12-17 11:08 | 27 | 2019-12-17 10:40 | 27 |  |  |  |  | Y |  |  |  | Y | [5 empty] | 208.56 | 0 | [20 empty] | 1.09 |  |  | 30.5 | 0 | A | [9 empty] | 1503 | 50 | 810 | 25 | 0 | 0 | 0 | 300 | 0 | 299 | 0 | 0 | 0 | 42
2019-12-17 | C53679 | 3 | 중탄소 | 42CRMO4MS |  | Al 탈산 | B | 19 | 68 | 47350 | 87 | C | C | C |  | 2 | 1 |  | 1535 | 1556 | 3700 |  |  | 3700 | 35.24 | 12 | 104996 | 1588 |  | Y | 46 | 23 |  | Y |  | 05 |  |  |  |  | 2 |  | Y |  |  | Y |  | 105.75 | 12-6 | 194.32 | 0 | A |  | 1588 | 3 | 0.19 | 1569 | 0.49 | 76 | 24 | 292 | 4:52 | 25 | 25 | 81 | 0 |  | 0 |  |  | AR | 2019-12-17 11:24 | 2019-12-17 12:12 | 48 | 2019-12-17 11:22 | 51 |  |  |  |  | Y |  |  |  | Y | [5 empty] | 263.63 | 0 | [23 empty] | 3.6 | 0 | A | [9 empty] | 1846 | 0 | 446 | 0 | 0 | 0 | 0 | 795 | 0 | 198 | 135 | 0 | 0 | 24
2019-12-17 | B56112 | 2 | 중탄소 | SM48CM1 |  | Al 탈산 | B | 31 | 52 | 0 | 106.38 | C | C |  | C | 1 |  | 1 | 1530 | 1557 | 5400 |  |  | 5400 | 56.63 | 13 | 95355 | 1617 |  | Y | 49 | 28 |  |  | B56109 | 05 |  |  |  | 고승만 | 2 |  |  | Y |  | Y |  | 148.7 |  | 190.65 | 0 | A |  | 1618 | 1 | 0.09 | 1558 | 1.26 | 71 | 37 | 152 | 2:32 | 18 | 20 | 0 | 0 | 60 | 0 | 0 |  | N2 | 2019-12-17 11:21 | 2019-12-17 11:46 | 24 | 2019-12-17 11:05 | 41 |  |  |  |  | Y |  | Y | Y | [5 empty] | 5 | 19.22 | 0 | [20 empty] | 0.92 |  |  | 0.1 | 0.1 | A | [9 empty] | 108 | 0 | 136 | 0 | 0 | 151 | 0 | 550 | 0 | 203 | 0 | 0 | 0 | 30
2019-12-17 | C53680 | 3 | 저탄소 | SCM420C2 |  | Al 탈산 | I | 15 | 62 | 48700 | 102.17 | C | C | C |  | 1 |  | 1 | 1560 | 1579 | 8000 |  |  | 8000 | 80.65 | 16 | 99200 | 1663 |  | INGOT | 48 | 42 | [13 empty] | Y |  | 103.5 | 12-5 | 220.77 | 0 | A |  | 1651 | 2 | 0.36 | 1591 | 1.36 | 79 |  | 335 | 5:35 | 20 | 20 | 0 | 0 |  | 0 | 10 |  | N2 | 2019-12-17 12:29 |  | 21 | 2019-12-17 12:19 | [5 empty] | Y | [5 empty] | N |  |  |  | 4.23 | 0 | [18 empty] | 1.4 |  |  |  |  | 0 | 0 | A |  |  | 5.05 | 34.557 | 49.776 | 0.735 | 9.856 | 1.44 | 1391.47 | 907 | 522 | 0 | 481 | 0 | 0 | 0 | 899 | 0 | 200 | 333 | 0 | 0 | 0
2019-12-17 | B56113 | 2 | 중탄소 | SM48CM1 |  | Al 탈산 | B | 5 | 59 | 50850 | 97.13 | C | C |  | C | 1 |  | 1 | 1530 | 1556 | 5700 |  |  | 5700 | 64.76 | 12 | 88020 | 1624 |  | Y | 43 | 29 |  |  | B56110 | 05 |  |  |  | 고승만 | 2 |  |  | Y |  | Y |  |  |  | 160.3 | 0 | A |  | 1606 | 1 | 0.06 | 1546 | 1.24 | 59 | 29 | 185 | 3:05 | 18 | 18 | 0 | 0 |  | 0 | 0 |  | N2 | 2019-12-17 12:26 | 2019-12-17 12:48 | 22 | 2019-12-17 12:14 | 34 |  |  |  |  | Y |  | Y | Y | [5 empty] | 5 | 12.51 | 0 | [20 empty] | 1.02 |  |  | 0.06 | 0.06 | A | [9 empty] | 120 | 0 | 130 | 0 | 0 | 152 | 0 | 551 | 0 | 207 | 0 | 0 | 0 | 42
2019-12-17 | A56149 | 1 | 중탄소 | 42CRMO4MS |  | Al 탈산 | B | 6 | 3 | 55400 | 90.67 | C | C | C |  | 1 | 1 |  | 1530 | 1537 | 6900 |  |  | 6900 | 78.84 | 10 | 87520 | 1605 |  | Y | 47 | 40 | [7 empty] | 박안희 | 2 |  | Y |  |  |  |  | 101.1 | 13-6 | 225.85 | 0 | A |  | 1605 | 3 | 0.17 | 1557 | 1.12 | 64 | 14 | 249 | 4:09 | 25 | 25 | 82 | 0 |  | 0 |  |  | AR | 2019-12-17 12:31 | 2019-12-17 13:14 | 44 | 2019-12-17 12:29 | 45 |  |  |  |  | Y |  |  |  | Y | [5 empty] | 238.17 | 0 | [23 empty] | 60.43 | 0 | A | [9 empty] | 1496 | 32 | 812 | 18 | 0 | 0 | 0 | 517 | 0 | 450 | 0 | 0 | 0 | 31
2019-12-17 | B56114 | 2 | 중탄소 | SM48CM1 | TUNDISH교체전 | Al 탈산 | B | 29 | 63 | 50050 | 94.53 | C | C |  | C | 1 |  | 1 | 1530 | 1534 | 6500 |  |  | 6500 | 74.74 | 12 | 86966 | 1616 |  | Y | 47 | 32 |  |  | B56111 | 05 |  |  |  | 고승만 | 2 |  |  | Y |  | Y |  | 107.65 | 12-9 | 252.05 | 0 | A |  | 1599 | 1 | 0.03 | 1548 | 1.39 | 61 | 24 | 170 | 2:50 | 18 | 18 | 0 | 0 | 25 | 0 | 0 |  | N2 | 2019-12-17 13:26 | 2019-12-17 13:51 | 25 | 2019-12-17 13:14 | 37 |  |  |  |  | Y |  | Y | Y | [6 empty] | 9.14 | 0 | [20 empty] | 1.12 |  |  | 0.05 | 0.05 | A | [9 empty] | 134 | 0 | 184 | 0 | 0 | 143 | 0 | 553 | 0 | 200 | 0 | 0 | 0 | 38
2019-12-17 | C53681 | 3 | 중탄소 | AE8740M | 연주시작 | Al 탈산 | T | 18 | 28 | 52050 | 98.6 | C | C | C |  | 1 |  | 1 | 1535 | 1550 | 8100 |  |  | 8100 | 84.25 | 35 | 96145 | 1625 |  | Y | 47 | 45 | [8 empty] | 2 |  |  |  |  | Y |  | 100.7 | 12-9 | 216.5 | 0 | A |  | 1635 | 2 | 0.35 | 1588 | 1.24 | 96 | 40 | 304 | 5:04 | 13 | 13 | 0 | 0 |  | 0 | 15 |  | N2 | 2019-12-17 13:33 |  | 60 | 2019-12-17 13:19 | 74 |  |  |  |  | Y | [5 empty] | N |  |  |  | 4.29 | 0 | [23 empty] | 0.4 | 0 | A | [9 empty] | 1399 | 0 | 785 | 0 | 0 | 0 | 0 | 686 | 0 | 200 | 99 | 0 | 0 | 37 |  |  | 9 |  | 1
2019-12-17 | A56150 | 1 | 중탄소 | 42CRMO4MS |  | Al 탈산 | B | 38 | 45 | 53100 | 78.38 | C | C | C |  | 1 | 1 |  | 1530 | 1527 | 6400 |  |  | 6400 | 73.13 | 10 | 87520 | 1599 |  | Y | 41 | 35 | A56146,47 HEAT 잔강처리 | [6 empty] | 박안희 | 2 |  | Y |  |  |  |  | 97.6 | 12-3 | 196.62 | 0 | A |  | 1599 | 3 | 0.17 | 1559 | 1.14 | 66 | 17 | 227 | 3:47 | 25 | 25 | 83 | 0 |  | 0 |  |  | AR | 2019-12-17 13:48 | 2019-12-17 14:14 | 27 | 2019-12-17 13:45 | 29 |  |  |  |  | Y |  |  |  | Y | [5 empty] | 157.87 | 0 | [20 empty] | 0.95 |  |  | 0.07 | 0 | A | [9 empty] | 1284 | 0 | 703 | 0 | 0 | 0 | 0 | 298 | 0 | 295 | 0 | 0 | 0 | 19
2019-12-17 | B56115 | 2 | 저탄소 | SCM415W | TUNDISH교체 | Al 탈산 | B | 37 | 54 | 50550 | 104.32 | C | C |  | A | 1 |  | 1 | 1555 | 1586 | 8000 |  |  | 8000 | 90.2 | 12 | 88692 | 1677 |  | Y | 51 | 45 | [7 empty] | 고승만 | 2 |  |  | N |  | Y |  | 107.55 | 13-1 | 0 | 348.61 | A |  | 1669 | 1 | 0.04 | 1602 | 1.43 | 87 | 34 | 328 | 5:28 | 13 | 20 | 0 | 0 |  | 0 | 0 |  | N2 | 2019-12-17 14:42 | 2019-12-17 15:22 | 40 | 2019-12-17 14:28 | 54 |  |  |  |  | Y |  | Y | Y | [5 empty] | 4 | 0 | 17.81 | [19 empty] | 2.33 |  |  |  | 0.08 | 0.08 | A | [9 empty] | 557 | 1062 | 0 | 82 | 0 | 298 | 0 | 898 | 0 | 206 | 0 | 0 | 0 | 0 |  |  | 9 |  | 1
2019-12-17 | C53682 | 3 | 중탄소 | AE8740M | 연주종료 | Al 탈산 | T | 10 | 15 | 52700 | 138.43 | C | A | A |  | 1 |  | 1 | 1535 | 1543 | 10400 |  |  | 10400 | 102.32 | 37 | 101639 | 1650 |  | Y | 81 | 61 | [8 empty] | 2 | [6 empty] | 99.55 | 13-1 | 269.73 | 0 | A |  | 1639 | 2 | 0.39 | 1578 | 1.65 | 86 | 39 | 369 | 6:09 | 13 | 13 | 0 | 0 |  | 0 |  |  | N2 | 2019-12-17 15:21 |  | 21 | 2019-12-17 15:01 | 41 |  |  |  |  | Y | [5 empty] | N |  |  |  | 6.92 | 0 | [23 empty] | 0.4 | 0 | A | [9 empty] | 1484 | 0 | 515 | 0 | 0 | 0 | 0 | 408 | 0 | 201 | 0 | 0 | 0 | 31 |  |  | 5
2019-12-17 | A56151 | 1 | 중탄소 | 42CRMO4MS | TUNDISH교체전 | Al 탈산 | B | 21 | 20 | 52500 | 79.93 | C | A | A |  | 1 | 1 |  | 1530 | 1575 | 5900 |  |  | 5900 | 67.58 | 10 | 87300 | 1607 |  | Y | 43 | 36 | [7 empty] | 박안희 | 2 |  | Y |  |  |  |  | 100.25 | 13-1 | 255.31 | 0 | A |  | 1607 | 3 | 0.19 | 1566 | 1.11 | 73 | 25 | 256 | 4:16 | 25 | 26 | 84 | 0 |  | 0 |  |  | AR | 2019-12-17 14:51 | 2019-12-17 15:12 | 21 | 2019-12-17 14:50 | 22 |  |  |  |  | Y |  |  |  | Y | [5 empty] | 179.8 | 0 | [23 empty] | 1.23 | 0 | A | [9 empty] | 1532 | 32 | 728 | 0 | 0 | 0 | 0 | 545 | 0 | 295 | 0 | 0 | 0 | 33
2019-12-17 | B56116 | 2 | 저탄소 | SCM415W |  | Al 탈산 | B | 31 | 53 | 50400 | 88.57 | A | A |  | A | 1 |  | 1 | 1555 | 1565 | 7900 |  |  | 7900 | 76.35 | 14 | 103474 | 1647 |  | Y | 44 | 38 |  |  | B56113 | 05 |  |  |  | 임현진 | 2 |  |  |  |  | Y |  | 105 | 12-8 | 0 | 185.52 | A |  | 1644 | 1 | 0.06 | 1587 | 1.57 | 72 | 27 | 224 | 3:44 | 13 | 13 | 0 | 0 |  | 0 | 0 |  | N2 | 2019-12-17 15:37 | 2019-12-17 16:25 | 49 | 2019-12-17 15:22 | 63 |  |  |  |  | Y |  | Y | Y | [5 empty] | 4.3 | 0 | 11.73 | [23 empty] | 0.05 | 0.05 | A | [9 empty] | 188 | 1303 | 0 | 682 | 0 | 161 | 0 | 599 | 0 | 204 | 0 | 0 | 0 | 0 |  |  | 7
2019-12-17 | A56152 | 1 | 저탄소 | SCR420HB2 | TUNDISH교체 | Al 탈산 | B | 36 | 18 | 53700 | 79.18 | A | A | A |  | 1 | 1 |  | 1540 | 1560 | 7800 |  |  | 7800 | 76.82 | 12 | 101532 | 1640 |  | Y | 46 | 43 |  |  | A56149 |  |  |  | T/D 교체 첫번째 Heat | 정용태 | 3 |  | Y |  |  |  |  | 103.5 | 13-5 | 0.01 | 121.13 | A |  | 1640 | 3 | 0.17 | 1602 | 1.19 | 93 | 16 | 264 | 4:24 | 18 | 19 | 85 | 0 |  | 0 |  |  | N2 | 2019-12-17 15:50 | 2019-12-17 16:36 | 47 | 2019-12-17 15:50 | 47 |  |  |  |  | Y |  |  |  | Y | [5 empty] | 0 | 213.15 | [19 empty] | 1.26 |  |  |  | 2.36 | 0 | A | [9 empty] | 1243 | 364 | 0 | 9 | 0 | 0 | 0 | 296 | 0 | 296 | 0 | 0 | 0 | 8 |  |  |  |  | 1
2019-12-17 | C53683 | 3 | 중탄소 | AE8740M | 연주종료 | Al 탈산 | T | 15 | 63 | 48550 | 90.82 | A | A | A |  | 1 |  | 1 | 1535 | 1541 | 7300 |  |  | 7300 | 75.93 | 35 | 96145 | 1615 |  | Y | 50 | 39 | [7 empty] | 도주용 | 2 |  | N |  |  | Y | 4 | 98.5 | 11-10 | 236.02 | 0 | A |  | 1625 | 2 | 0.37 | 1566 | 2.19 | 74 | 40 | 300 | 5:00 | 13 | 13 | 0 | 0 |  | 0 |  |  | N2 | 2019-12-17 16:22 |  | 34 | 2019-12-17 16:08 | 48 | [14 empty] | 6.04 | 0 | [23 empty] | 0.4 | 0 | A | [9 empty] | 1498 | 0 | 327 | 0 | 0 | 0 | 0 | 600 | 0 | 300 | 0 | 0 | 0 | 36 |  |  | 5
2019-12-17 | B56117 | 2 | 저탄소 | SCM415W |  | Al 탈산 | B | 5 | 60 | 50900 | 90.6 | A | A |  | A | 1 |  | 1 | 1555 | 1566 | 7300 |  |  | 7300 | 70.55 | 14 | 103474 | 1646 |  | Y | 50 | 36 |  |  | B56114 | 05 |  |  |  | 임현진 | 2 |  |  |  |  | Y |  | 106.4 | 12-8 | 0 | 259.2 | A |  | 1634 | 1 | 0.05 | 1589 | 1.3 | 74 | 25 | 241 | 4:01 | 13 | 13 | 0 | 0 | 60 | 0 | 0 |  | N2 | 2019-12-17 16:34 | 2019-12-17 17:27 | 52 | 2019-12-17 16:23 | 64 |  |  |  |  | Y |  | Y | Y | [5 empty] | 4 | 0 | 11.97 | [23 empty] | 0.03 | 0.03 | A | [9 empty] | 353 | 1185 | 0 | 52 | 0 | 206 | 0 | 807 | 0 | 207 | 0 | 0 | 0 | 0
2019-12-17 | A56153 | 1 | 저탄소 | SCR420HB2 |  | Al 탈산 | B | 6 | 4 | 53900 | 74.02 | A | A | A |  | 1 | 1 |  | 1540 | 1559 | 6300 |  |  | 6300 | 74.46 | 10 | 84610 | 1648 |  | Y | 41 | 32 |  |  | A56150 |  |  |  |  | 정용태 | 2 |  | Y |  |  |  |  | 104.45 | 13-9 | 0.28 | 207.15 | A |  | 1648 | 3 | 0.17 | 1589 | 1.84 | 80 | 21 | 273 | 4:33 | 18 | 19 | 86 | 0 |  | 0 |  |  | N2 | 2019-12-17 16:48 | 2019-12-17 17:32 | 43 | 2019-12-17 16:46 | 45 | [8 empty] | Y | [5 empty] | 0 | 227.12 | [23 empty] | 0 | 0 | B | [9 empty] | 452 | 1139 | 0 | 42 | 0 | 0 | 0 | 301 | 0 | 299 | 0 | 0 | 0 | 4
2019-12-17 | C53684 | 3 | 중탄소 | AE8740M | TUNDISH교체전 | Al 탈산 | T | 19 | 69 | 47400 | 91.2 | A | A | A |  | 1 |  | 1 | 1535 | 1554 | 7700 |  |  | 7700 | 77.86 | 36 | 98892 | 1612 | 360 | Y | 46 | 44 | [7 empty] | 정종훈 | 2 |  |  |  |  | Y |  | 102.45 | 12-3 | 281.03 | 0 | A |  | 1616 | 2 | 0.37 | 1561 | 1.62 | 69 | 29 | 334 | 5:34 | 13 | 13 | 0 | 0 |  | 0 |  |  | N2 | 2019-12-17 17:27 |  | 38 | 2019-12-17 17:16 | 48 |  |  |  |  | Y | [5 empty] | N |  |  |  | 7.65 | 0 | [23 empty] | 0.4 | 0 | A |  |  | 6.823 | 31.419 | 50.029 | 0.51 | 7.332 | 1.592 | 1425.22 | 1424 | 0 | 583 | 0 | 0 | 0 | 0 | 692 | 0 | 300 | 202 | 0 | 0 | 22 |  |  | 6
2019-12-17 | B56118 | 2 | 저탄소 | SCM415W | 연주종료 | Al 탈산 | B | 29 | 64 | 50000 | 99.45 | A | A |  | A | 1 |  | 1 | 1555 | 1616 | 7600 |  |  | 7600 | 66.01 | 16 | 115139 | 1635 |  | Y | 50 | 44 | [7 empty] | 임현진 | 2 | [6 empty] | 0 | 10-1 | 0 | 296.61 | A |  | 1649 | 1 | 0.02 | 1602 | 1.09 | 87 | 36 | 275 | 4:35 | 13 | 15 | 0 | 0 |  | 0 | 0 |  | N2 | 2019-12-17 17:43 | 2019-12-17 18:28 | 45 | 2019-12-17 17:29 | 59 | [6 empty] | Y | Y | [6 empty] | 0 | 11.59 | [23 empty] | 0.04 | 0.04 | B | [9 empty] | 450 | 1391 | 0 | 71 | 0 | 208 | 0 | 1212 | 0 | 109 | 0 | 0 | 0 | 0 |  |  | 5
2019-12-17 | A56154 | 1 | 저탄소 | SCR420HB2 |  | Al 탈산 | B | 38 | 46 | 52500 | 80 | A | A | A |  | 1 | 1 |  | 1540 | 1549 | 6900 |  |  | 6900 | 81.55 | 10 | 84610 | 1609 |  | Y | 48 | 43 |  |  | A56151 |  |  |  |  | 정용태 | 3 |  | Y |  |  |  |  | 110.7 | 13-6 | 0 | 302.53 | A |  | 1609 | 3 | 0.26 | 1579 | 0.97 | 70 | 23 | 283 | 4:43 | 18 | 19 | 87 | 0 |  | 0 |  |  | N2 | 2019-12-17 18:01 | 2019-12-17 18:29 | 29 | 2019-12-17 18:00 | 29 |  |  |  |  | Y |  |  |  | Y | [5 empty] | 0 | 183.49 | [23 empty] | 1.38 | 0 | A | [9 empty] | 803 | 911 | 155 | 68 | 0 | 0 | 0 | 545 | 0 | 300 | 0 | 0 | 0 | 28
2019-12-17 | C53685 | 3 | 저탄소 | 18CRNIMO7HI |  | Al 탈산 | I | 18 | 29 | 53600 | 139.72 | A | A | A |  | 1 |  | 1 | 1560 | 1606 | 9300 |  |  | 9300 | 100.22 | 16 | 92800 | 1697 |  | INGOT | 60 | 47 | [7 empty] | 도주용 | [5 empty] | Y |  | 97.15 | 12-5 | 1.01 | 79.42 | A |  | 1684 | 2 | 0.38 | 1583 | 2.06 | 77 |  | 582 | 9:42 | 25 | 25 | 0 | 0 |  | 0 |  |  | N2 | 2019-12-17 19:24 |  | 18 | 2019-12-17 18:53 | [15 empty] | 11.11 | 0 | [18 empty] | 1.1 |  |  |  |  | 0.4 | 0 | B |  |  | 5.648 | 30.59 | 53.14 | 0.198 | 9.408 | 1.737 | 1483.24 | 567 | 2000 | 118 | 432 | 0 | 0 | 0 | 1305 | 0 | 300 | 0 | 0 | 0 | 7
2019-12-17 | A56155 | 1 | 저탄소 | SCR420HB2 |  | Al 탈산 | B | 21 | 21 | 52200 | 82.77 | A | A | A |  | 1 | 1 |  | 1540 | 1565 | 7400 |  |  | 7400 | 72.88 | 12 | 101532 | 1631 |  | Y | 48 | 41 |  |  | A56152 |  |  |  |  | 정용태 | 2 |  |  | Y |  |  |  | 111.7 | 14-3 | 0 | 195.07 | A |  | 1631 | 3 | 0.17 | 1579 | 1.49 | 70 | 19 | 294 | 4:54 | 18 | 18 | 88 | 0 |  | 0 |  |  | N2 | 2019-12-17 19:03 | 2019-12-17 19:29 | 27 | 2019-12-17 19:02 | 27 |  |  |  |  | Y |  |  |  | Y | [5 empty] | 0 | 211.64 | [23 empty] | 2.54 | 0 | A | [9 empty] | 1309 | 577 | 0 | 64 | 0 | 0 | 0 | 496 | 0 | 596 | 97 | 0 | 0 | 19
2019-12-17 | C53686 | 3 | 저탄소 | SCR420HB2 |  | Al 탈산 | B | 10 | 16 | 52400 | 114.65 | A | A |  | A | 1 |  | 1 | 1550 | 1580 | 7900 |  |  | 7900 | 77.81 | 12 | 101532 | 1646 | 361 | Y | 58 | 37 |  |  | A56153 | 07 |  |  |  | 정종훈 | 2 |  |  |  |  | Y |  | 105.9 | 13-8 | 12.34 | 19.02 | A |  | 1644 | 1 | 0.05 | 1575 | 1.5 | 66 | 24 | 317 | 5:17 | 18 | 18 | 0 | 0 |  | 0 | 0 |  | N2 | 2019-12-17 20:11 | 2019-12-17 20:29 | 18 | 2019-12-17 19:51 | 37 |  |  |  |  | Y | [9 empty] | 0 | 32.31 | [23 empty] | 0.11 | 0.11 | A | [9 empty] | 984 | 652 | 281 | 732 | 0 | 0 | 0 | 898 | 0 | 300 | 0 | 0 | 0 | 36
2019-12-17 | A56156 | 1 | 중탄소 | BP-SM45CRBK | 연주시작 | Al 탈산 | T | 36 | 19 | 54000 | 102.58 | A | A | A |  | 1 | 1 |  | 1530 | 1541 | 7700 |  |  | 7700 | 80.09 | 35 | 96145 | 1619 |  | Y | 64 | 47 | A56153히트 잔강 C53686히트에 처리함. | [6 empty] | 정용태 | 3 | [6 empty] | 103.3 | 13-4 | 340.63 | 0 | A |  | 1623 | 3 | 0.19 | 1587 | 0.95 | 95 | 47 | 274 | 4:34 | 13 | 20 | 89 | 0 |  | 0 |  |  | N2 | 2019-12-17 20:30 |  | 31 | 2019-12-17 20:29 | 31 |  |  |  |  | Y |  |  |  | Y | [5 empty] | 91.23 | 92.35 | [23 empty] | 7.39 | 0 | A | [9 empty] | 44 | 0 | 1041 | 44 | 0 | 0 | 0 | 497 | 0 | 393 | 0 | 0 | 0 | 29 |  |  |  |  | 1
2019-12-17 | C53687 | 3 | 저탄소 | SCR420HB2 |  | Al 탈산 | B | 15 | 64 | 48650 | 108 | A | A |  | A | 1 |  | 2 | 1550 | 1571 | 9000 |  |  | 9000 | 88.64 | 12 | 101532 | 1640 |  | Y | 67 | 50 |  |  | A56154 | 07 |  |  |  | 도주용 | 2 |  |  |  |  | Y |  | 93.75 | 11-5 | 0 | 441.71 | A |  | 1590 | 1 | 1000 | 1579 | 0 | 70 | 32 |  | : | 18 |  | 0 | 0 |  | 0 | 0 |  | N2 | 2019-12-17 21:11 | 2019-12-17 21:22 | 11 | 2019-12-17 21:01 | 20 | [14 empty] | 0 | 0.29 | [23 empty] | 0.11 | 0.11 | A | [9 empty] | 1133 | 598 | 65 | 974 | 0 | 0 | 0 | 1599 | 0 | 0 | 0 | 0 | 0 | 32
2019-12-17 | A56157 | 1 | 중탄소 | BP-SM45CRBK | 연주종료 | Al 탈산 | T | 6 | 5 | 53800 | 69.1 | A | A | A |  | 1 | 1 |  | 1530 | 1547 | 5900 |  |  | 5900 | 69.28 | 31 | 85157 | 1621 |  | Y | 41 | 36 | A56154히트 잔강 C53687히트에 처리함. | [6 empty] | 정용태 | 2 |  |  |  |  | Y |  | 98.85 | 13-3 | 224.27 | 0 | A |  | 1621 | 3 | 0.19 | 1573 | 1.71 | 81 | 38 | 244 | 4:04 | 13 | 16 | 90 | 0 |  | 0 |  |  | N2 | 2019-12-17 21:20 |  | 45 | 2019-12-17 21:20 | 46 |  |  |  |  | Y |  |  |  | Y | [5 empty] | 106.79 | 50.13 | [23 empty] | 9.61 | 0 | A | [9 empty] | 25 | 0 | 890 | 9 | 0 | 0 | 0 | 1141 | 0 | 441 | 0 | 0 | 0 | 53
2019-12-17 | C53688 | 3 | 저탄소 | SCR420HB2 |  | Al 탈산 | B | 19 | 70 | 47350 | 89.22 | A | A | B |  | 1 |  | 1 | 1550 | 1544 | 7700 |  |  | 7700 | 75.84 | 12 | 101532 | 1646 |  | Y | 49 | 41 |  |  | C53685 | 03 |  |  |  | 정종훈 | 2 |  |  |  |  | Y |  | 103.05 | 12-3 | 1.05 | 385.04 | A |  | 1640 | 2 | 0.36 | 1582 | 1.53 | 73 | 26 | 457 | 7:37 | 18 | 18 | 0 | 0 |  | 0 |  |  | N2 | 2019-12-17 22:02 | 2019-12-17 22:17 | 15 | 2019-12-17 21:59 | 18 | [14 empty] | 0 | 17.22 | [23 empty] | 0 | 0 | A | [9 empty] | 582 | 901 | 170 | 838 | 0 | 0 | 0 | 796 | 0 | 0 | 0 | 0 | 0 | 23
2019-12-17 | A56158 | 1 | 중탄소 | BP-SM45CRBK | 연주종료 | Al 탈산 | T | 38 | 47 | 51900 | 102.32 | A | A | B |  | 1 | 1 |  | 1530 | 1556 | 5700 |  |  | 5700 | 62.88 | 33 | 90651 | 1610 | 361 | Y | 44 | 37 | A56155히트 잔강B56119히트에 처리함. | [6 empty] | 정용태 | 2 | [6 empty] | 100.75 | 12-5 | 206.86 | 0 | A |  | 1610 | 3 | 0.2 | 1551 | 1.04 | 59 | 35 | 269 | 4:29 | 13 | 13 | 91 | 0 |  | 0 |  |  | N2 | 2019-12-17 22:57 |  | 12 | 2019-12-17 22:55 | 14 |  |  |  |  | Y |  |  |  | Y | [5 empty] | 109.33 | 270.48 | [23 empty] | 0.01 | 0 | A | [9 empty] | 28 | 0 | 952 | 0 | 0 | 0 | 0 | 845 | 0 | 794 | 196 | 0 | 0 | 12
2019-12-17 | B56119 | 2 | 저탄소 | SCR420HB2 | TUNDISH교체전 | Al 탈산 | B | 29 | 65 | 49800 | 106.48 | A | B |  | B | 1 |  | 1 | 1555 | 1526 | 9600 |  |  | 9600 | 106.46 | 12 | 90178 | 1655 |  | Y | 58 | 45 | C53684 6톤합탕 |  | C53685 | 05 |  |  |  | 임현진 | 2 |  |  |  |  | Y |  | 102.9 | 12-4 | 0 | 272.25 | A |  | 1645 | 1 | 0.09 | 1576 | 1.57 | 67 | 29 | 266 | 4:26 | 18 | 19 | 0 | 0 |  | 0 | 0 |  | N2 | 2019-12-17 23:01 | 2019-12-17 23:16 | 14 | 2019-12-17 22:49 | 27 |  |  |  |  | Y | [8 empty] | 4.5 | 0 | 32.39 | [23 empty] | 0.2 | 0.2 | A | [9 empty] | 488 | 963 | 31 | 0 | 0 | 176 | 0 | 1205 | 0 | 314 | 0 | 0 | 0 | 12 |  |  | 5
2019-12-17 | C53689 | 3 | 중탄소 | SM45C | 연주종료 | Si 탈산 | T | 18 | 30 | 51800 | 118.28 | A | B | B |  | 1 |  | 1 | 1535 | 1543 | 8000 |  |  | 8000 | 72.81 | 40 | 109880 | 1602 |  | Y | 68 | 42 |  |  | A56156 | 09 |  |  |  | 박재승 | 3 |  |  | Y |  | N |  | 107.85 | 13-7 | 279.92 | 0 | A |  | 1630 | 2 | 0.38 | 1566 | 2.06 | 73 | 34 | 327 | 5:27 | 10 | 21 | 0 | 0 |  | 0 | 20 |  | N2 | 2019-12-17 23:42 |  | 26 | 2019-12-17 23:22 | 46 |  |  |  |  | Y | [5 empty] | Y |  |  |  | 9.79 | 0 | [23 empty] | 1.05 | 0.3 | A | [9 empty] | 0 | 0 | 48 | 0 | 0 | 0 | 0 | 796 | 0 | 301 | 300 | 0 | 0 | 8 |  |  | 5
2019-12-17 | B56120 | 2 | 중탄소 | AE5130M1 | 연주시작 | Si 탈산 | B | 31 | 54 | 50450 | 118.35 | B | B |  | B | 1 |  | 1 | 1540 | 1554 | 10100 |  |  | 10100 | 108.52 | 11 | 93071 | 1684 |  | Y | 57 | 49 | [7 empty] | 최남길 | 2 |  |  |  |  | Y |  | 100.55 | 12-4 | 0 | 328.82 | A |  | 1675 | 1 | 0.11 | 1586 | 1.79 | 86 | 34 | 252 | 4:12 | 16 | 20 | 0 | 0 | 350 | 0 | 0 |  | N2 | 2019-12-18 00:23 | 2019-12-18 00:45 | 22 | 2019-12-17 23:59 | 46 |  |  |  |  | Y |  | Y | Y | [5 empty] | 4.5 | 0 | 70.95 | [19 empty] | 2.27 |  |  |  | 0.43 | 0.43 | A | [9 empty] | 1373 | 0 | 0 | 10 | 0 | 0 | 0 | 601 | 0 | 108 | 0 | 0 | 0 | 85 |  |  | 7 |  | 1
2019-12-17 | A56159 | 1 | 고탄소 | STB2 | TUNDISH교체 | Al 탈산 | B | 21 | 22 | 52200 | 96.85 | B | B | B |  | 1 | 1 |  | 1520 | 1557 | 5900 |  |  | 5900 | 58.11 | 12 | 101532 | 1589 |  | Y | 46 | 39 | [7 empty] | 이호남 | 2 |  | N | Y |  |  |  | 107.85 | 13-9 | 222.99 | 0 | A |  | 1589 | 3 | 0.19 | 1538 | 1.02 | 82 | 28 | 259 | 4:19 | 25 | 25 | 92 | 0 |  | 0 |  |  | AR | 2019-12-18 00:15 | 2019-12-18 00:51 | 37 | 2019-12-18 00:13 | 39 |  |  |  |  | Y |  |  |  | Y | [5 empty] | 149.53 | 141.36 | [19 empty] | 1.95 |  |  |  | 1.47 | 0 | A | [9 empty] | 813 | 25 | 196 | 0 | 0 | 0 | 0 | 554 | 0 | 514 | 0 | 0 | 0 | 29 |  |  |  |  | 1
2019-12-17 | C53690 | 3 | 중탄소 | SM45C | 연주종료 | Si 탈산 | T | 10 | 17 | 52300 | 113.65 | B | B | B |  | 1 |  | 1 | 1535 | 1510 | 7500 |  |  | 7500 | 78.01 | 35 | 96145 | 1566 |  | Y | 64 | 38 |  |  | A56157 | 07 |  |  |  | 박재승 | 3 |  | Y |  |  | Y |  | 99 | 12-10 | 239.68 | 0 | A |  | 1630 | 2 | 0.39 | 1571 | 1.97 | 78 | 35 | 3 | 0:03 | 10 | 20 | 0 | 0 |  | 0 |  |  | N2 | 2019-12-18 00:59 |  | 22 | 2019-12-18 00:39 | 42 | [14 empty] | 9.85 | 0 | [23 empty] | 0 | 0 | A | [9 empty] | 0 | 0 | 17 | 0 | 0 | 0 | 0 | 400 | 0 | 299 | 0 | 0 | 0 | 30 |  |  | 5
2019-12-17 | B56121 | 2 | 중탄소 | AE5130M1 |  | Si 탈산 | B | 37 | 55 | 50300 | 102.22 | B | B |  | B | 1 |  | 1 | 1540 | 1554 | 9400 |  |  | 9400 | 101 | 11 | 93071 | 1664 |  | Y | 52 | 46 | [7 empty] | 최남길 | 2 |  |  |  |  | Y |  | 107.9 | 13-1 | 0 | 380.74 | A |  | 1654 | 1 | 0.1 | 1588 | 1.68 | 88 | 32 | 260 | 4:20 | 16 | 16 | 0 | 0 |  | 0 | 0 |  | N2 | 2019-12-18 01:16 | 2019-12-18 01:48 | 32 | 2019-12-18 00:59 | 48 |  |  |  |  | Y |  | Y | Y | [5 empty] | 4 | 0 | 42.75 | [23 empty] | 0.35 | 0.35 | A | [9 empty] | 1539 | 0 | 225 | 10 | 0 | 0 | 0 | 523 | 0 | 0 | 0 | 0 | 0 | 15 |  |  | 5
2019-12-17 | A56160 | 1 | 고탄소 | STB2 |  | Al 탈산 | B | 36 | 20 | 52700 | 101.38 | B | B | B |  | 1 | 1 |  | 1520 | 1564 | 4800 |  |  | 4800 | 56.73 | 10 | 84610 | 1559 |  | Y | 46 | 30 | [7 empty] | 이호남 | 2 |  | Y |  |  |  |  | 101 | 13-2 | 298.11 | 0 | A |  | 1559 | 3 | 0.18 | 1518 | 0.75 | 62 | 24 | 258 | 4:18 | 25 | 25 | 93 | 0 |  | 0 |  |  | AR | 2019-12-18 01:26 | 2019-12-18 01:59 | 33 | 2019-12-18 01:24 | 35 |  |  |  |  | Y |  |  |  | Y | [5 empty] | 167.36 | 146 | [20 empty] | 1.36 |  |  | 2.8 | 0 | B | [9 empty] | 740 | 0 | 198 | 0 | 0 | 0 | 0 | 297 | 0 | 299 | 0 | 0 | 0 | 33
2019-12-17 | C53691 | 3 | 중탄소 | SM45C | 연주종료 | Si 탈산 | T | 15 | 65 |  | 100 | B | B | B |  | 1 |  | 1 | 1535 | 1519 | 6400 |  |  | 6400 | 51.77 | 45 | 123615 | 1622 |  | Y | 51 | 33 |  |  | A56158 | 07 |  |  |  | 박재승 | 3 |  |  |  |  | Y |  | 144.1 |  | 248.24 | 0 | A |  | 1614 | 2 | 0.39 | 1558 | 1.87 | 65 | 28 | 346 | 5:46 | 10 | 18 | 0 | 0 |  | 0 |  |  | N2 | 2019-12-18 02:01 |  | 26 | 2019-12-18 01:42 | 46 | [14 empty] | 8.2 | 0 | [23 empty] | 0.43 | 0 | A |  |  | 7.988 | 29.036 | 50.914 | 0.257 | 6.373 | 1.753 | 1437.3 | 0 | 0 | 5 | 0 | 0 | 0 | 0 | 410 | 0 | 300 | 0 | 0 | 0 | 34 |  |  | 5
2019-12-17 | B56122 | 2 | 중탄소 | AE5130M1 |  | Si 탈산 | B | 5 | 61 | 50800 | 108.52 | B | B |  | B | 1 |  | 1 | 1540 | 1585 | 7100 |  |  | 7100 | 76.29 | 11 | 93071 | 1655 |  | Y | 46 | 34 | [7 empty] | 최남길 | 2 |  |  |  |  | Y |  | 86.2 | 10-8 | 0 | 200.02 | A |  | 1597 | 1 | 0.06 | 1564 | 0.59 | 64 | 15 | 94 | 1:34 | 16 | 16 | 0 | 0 |  | 0 | 0 |  | N2 | 2019-12-18 02:26 | 2019-12-18 02:52 | 26 | 2019-12-18 02:05 | 48 |  |  |  |  | Y |  | Y | Y | [5 empty] | 5.2 | 0 | 26.54 | [23 empty] | 0.28 | 0.28 | A | [9 empty] | 1328 | 0 | 185 | 0 | 0 | 0 | 0 | 518 | 0 | 0 | 0 | 0 | 0 | 5 |  |  | 5
2019-12-17 | A56161 | 1 | 고탄소 | STB2 |  | Al 탈산 | B | 6 | 6 | 54300 | 85 | B | B | B |  | 1 | 1 |  | 1520 | 1593 | 3800 |  |  | 3800 | 44.91 | 10 | 84610 | 1560 |  | Y | 42 | 28 | [7 empty] | 이호남 | 2 |  |  | Y |  |  |  | 101.85 | 13-6 | 203.93 | 0 | A |  | 1563 | 3 | 0.19 | 1521 | 0.98 | 65 | 24 | 248 | 4:08 | 25 | 25 | 94 | 0 |  | 0 |  |  | AR | 2019-12-18 02:26 | 2019-12-18 03:00 | 34 | 2019-12-18 02:24 | 36 |  |  |  |  | Y |  |  |  | Y | [5 empty] | 147.78 | 88.8 | [20 empty] | 1.47 |  |  | 3.93 | 0 | A | [9 empty] | 621 | 9 | 206 | 0 | 0 | 0 | 0 | 297 | 0 | 298 | 0 | 0 | 0 | 93
2019-12-17 | C53692 | 3 | 중탄소 | SM45CM | 연주종료 | Al 탈산 | T | 19 | 71 | 47450 | 98.38 | B | B | B |  | 1 |  | 1 | 1535 | 1533 | 6300 |  |  | 6300 | 91.74 | 25 | 68675 | 1626 |  | Y | 50 | 32 |  |  | C53689 | 05 |  |  |  | 박재승 | 3 |  | Y |  |  | Y |  | 95.4 | 11-6 | 279.35 | 0 | A |  | 1617 | 2 | 0.38 | 1555 | 2 | 63 | 28 | 315 | 5:15 | 10 | 20 | 0 | 0 |  | 0 | 15 |  | N2 | 2019-12-18 03:10 |  | 24 | 2019-12-18 02:51 | 43 |  |  |  |  | Y | [5 empty] | Y |  |  |  | 8.73 | 0 | [23 empty] | 0.43 | 0 | A |  |  | 7.951 | 30.071 | 49.785 | 0.304 | 6.261 | 1.655 | 1444.3 | 87 | 0 | 0 | 0 | 0 | 0 | 0 | 398 | 0 | 299 | 0 | 0 | 0 | 11 |  |  | 5
2019-12-17 | B56123 | 2 | 중탄소 | AE5130M1 | 잔강최소화전 | Si 탈산 | B | 29 | 66 | 50350 | 106.57 | B | B |  | B | 1 |  | 1 | 1540 | 1545 | 8700 |  |  | 8700 | 90.76 | 13 | 95853 | 1657 | 355 | Y | 50 | 45 | [7 empty] | 최남길 | 2 |  |  |  |  | Y |  | 105.25 | 12-6 | 0 | 238.75 | A |  | 1635 | 1 | 0.08 | 1573 | 1.37 | 73 | 30 | 214 | 3:34 | 16 | 17 | 0 | 0 | 150 | 0 | 0 |  | N2 | 2019-12-18 03:26 | 2019-12-18 03:44 | 18 | 2019-12-18 03:06 | 37 |  |  |  |  | Y |  | Y | Y | [5 empty] | 4.2 | 0 | 31.99 | [23 empty] | 0.37 | 0.37 | A | [9 empty] | 1550 | 0 | 278 | 0 | 0 | 0 | 0 | 671 | 0 | 0 | 0 | 0 | 0 | 21 |  |  | 5
2019-12-17 | A56162 | 1 | 고탄소 | STB2 |  | Al 탈산 | B | 38 | 48 | 51900 | 88.57 | B | B | B |  | 1 | 1 |  | 1520 | 1534 | 4900 |  |  | 4900 | 57.91 | 10 | 84610 | 1557 |  | Y | 41 | 30 | [7 empty] | 이호남 | 2 |  | Y |  |  |  |  | 99.6 | 12-4 | 250.38 | 0 | A |  | 1557 | 3 | 0.19 | 1517 | 0.87 | 61 | 25 | 255 | 4:15 | 25 | 25 | 95 | 0 |  | 0 |  |  | AR | 2019-12-18 03:48 | 2019-12-18 04:01 | 14 | 2019-12-18 03:46 | 15 |  |  |  |  | Y |  |  |  | Y | [5 empty] | 149.71 | 114.41 | [20 empty] | 1.4 |  |  | 5.5 | 0 | A | [9 empty] | 518 | 185 | 156 | 98 | 0 | 0 | 0 | 299 | 0 | 297 | 0 | 0 | 0 | 0
2019-12-17 | C53693 | 3 | 중탄소 | SM45CM | TUNDISH교체전 | Al 탈산 | T | 31 | 55 | 48900 | 103.67 | B | B | B |  | 1 |  | 1 | 1535 | 1550 | 5500 |  |  | 5500 | 60.67 | 33 | 90651 | 1619 |  | Y | 41 | 30 |  |  | C53690 | 05 |  |  |  | 박재승 | 3 |  | Y |  |  | Y |  | 98.4 | 12-1 | 188.49 | 0 | A |  | 1625 | 2 | 0.38 | 1557 | 2.13 | 65 | 29 | 318 | 5:18 | 10 | 24 | 0 | 0 |  | 0 |  |  | N2 | 2019-12-18 04:28 |  | 14 | 2019-12-18 03:56 | 45 | [14 empty] | 9.6 | 0 | [23 empty] | 0.43 | 0 | A | [9 empty] | 80 | 0 | 21 | 0 | 0 | 0 | 0 | 396 | 0 | 301 | 0 | 0 | 0 | 0 |  |  | 5
2019-12-17 | B56124 | 2 | 저탄소 | AE5120HF | 잔강최소화 | Si 탈산 | B | 18 | 31 | 51850 | 101.63 | B | B |  | B | 1 |  | 1 | 1555 | 1584 | 7200 |  |  | 7200 | 73.44 | 12 | 98040 | 1657 |  | Y | 41 | 36 | [7 empty] | 최남길 | 2 |  |  |  |  | Y |  | 105.25 | 13-4 | 0 | 186.3 | A |  | 1642 | 1 | 0.05 | 1578 | 1.44 | 69 | 11 | 190 | 3:10 | 16 | 17 | 0 | 0 |  | 0 | 0 |  | N2 | 2019-12-18 04:26 | 2019-12-18 05:04 | 38 | 2019-12-18 04:04 | 60 |  |  |  |  | Y |  | Y | Y | [5 empty] | 4 | 0 | 26.21 | [23 empty] | 0.11 | 0.11 | B | [9 empty] | 1110 | 0 | 34 | 0 | 0 | 0 | 0 | 673 | 0 | 0 | 0 | 0 | 0 | 0 |  |  | 5
2019-12-17 | A56163 | 1 | 고탄소 | STB2 |  | Al 탈산 | B | 21 | 23 | 52300 | 87.58 | B | B | B |  | 1 | 1 |  | 1520 | 1560 | 4400 |  |  | 4400 | 43.34 | 12 | 101532 | 1553 |  | Y | 44 | 27 | [7 empty] | 이호남 | 2 |  | Y |  |  |  |  | 108.6 | 13-9 | 212 | 0 | A |  | 1553 | 3 | 0.19 | 1518 | 0.81 | 62 | 25 | 251 | 4:11 | 25 | 25 | 96 | 0 |  | 0 |  |  | AR | 2019-12-18 04:46 | 2019-12-18 05:01 | 15 | 2019-12-18 04:45 | 16 |  |  |  |  | Y |  |  |  | Y | [5 empty] | 149.73 | 88.48 | [20 empty] | 1.64 |  |  | 6.58 | 0 | A | [9 empty] | 880 | 59 | 228 | 0 | 0 | 0 | 0 | 296 | 0 | 297 | 0 | 0 | 0 | 34
2019-12-17 | B56125 | 2 | 저탄소 | AE5120HF |  | Si 탈산 | B | 36 | 21 | 52500 | 103.62 | B | B |  | B | 1 |  | 1 | 1555 | 1576 | 8300 |  |  | 8300 | 84.66 | 12 | 98040 | 1647 |  | Y | 49 | 45 | [7 empty] | 최남길 | 2 |  |  |  |  | Y |  | 104.6 | 13-5 | 0 | 193.79 | A |  | 1641 | 1 | 0.04 | 1588 | 1.29 | 79 | 34 | 170 | 2:50 | 16 | 17 | 0 | 0 |  | 0 | 0 |  | N2 | 2019-12-18 05:26 | 2019-12-18 06:02 | 36 | 2019-12-18 05:06 | 56 |  |  |  |  | Y |  | Y | Y | [5 empty] | 4 | 0 | 21.75 | [23 empty] | 0.06 | 0.06 | B | [9 empty] | 1145 | 0 | 84 | 0 | 0 | 0 | 0 | 719 | 0 | 0 | 0 | 0 | 0 | 10 |  |  | 5
2019-12-17 | A56164 | 1 | 고탄소 | STB2 |  | Al 탈산 | B | 10 | 18 | 54000 | 81.67 | B | B | B |  | 1 | 1 |  | 1520 | 1581 | 3900 |  |  | 3900 | 38.41 | 12 | 101532 | 1552 |  | Y | 42 | 39 | [7 empty] | 이호남 | 2 |  |  | Y |  |  |  | 104.1 | 13-6 | 213.49 | 0 | A |  | 1552 | 3 | 0.18 | 1517 | 0.9 | 61 | 22 | 261 | 4:21 | 25 | 26 | 97 | 0 |  | 0 |  |  | AR | 2019-12-18 05:44 | 2019-12-18 06:08 | 23 | 2019-12-18 05:44 | 24 |  |  |  |  | Y |  |  |  | Y | [5 empty] | 152.36 | 60.42 | [20 empty] | 1.03 |  |  | 7.65 | 0 | A | [9 empty] | 629 | 28 | 259 | 0 | 0 | 0 | 0 | 300 | 0 | 299 | 0 | 0 | 0 | 29
2019-12-17 | B56126 | 2 | 저탄소 | AE5120HF |  | Si 탈산 | B | 5 | 62 | 51050 | 113.63 | B | B |  | C | 1 |  | 1 | 1555 | 1576 | 7600 |  |  | 7600 | 77.52 | 12 | 98040 | 1666 |  | Y | 53 | 41 | [7 empty] | 최남길 | 2 |  |  |  |  | Y |  |  |  | 3.25 | 195.54 | A |  | 1640 | 1 | 0.08 | 1579 | 1.41 | 70 | 28 | 189 | 3:09 | 16 | 17 | 0 | 0 |  | 0 | 0 |  | N2 | 2019-12-18 06:38 | 2019-12-18 07:02 | 24 | 2019-12-18 06:11 | 51 |  |  |  |  | Y |  | Y | Y | [5 empty] | 5 | 0 | 20.82 | [23 empty] | 0.19 | 0.19 | B | [9 empty] | 984 | 0 | 31 | 0 | 0 | 0 | 0 | 696 | 0 | 0 | 0 | 0 | 0 | 15 |  |  | 5
2019-12-17 | C53694 | 3 | 중탄소 | SFMN438V | 연주시작 | Si 탈산 | T | 37 | 56 | 49450 | 121 | B | C | C |  | 1 |  | 1 | 1535 | 1540 | 10100 |  |  | 10100 | 102.77 | 36 | 98280 | 1648 |  | Y | 64 | 97 | [13 empty] | Y |  | 99.15 | 12-2 | 157.83 | 193.4 | A |  | 1640 | 2 | 0.36 | 1580 | 1.4 | 88 | 27 | 421 | 7:01 | 18 | 18 | 0 | 0 |  | 0 | 14 |  | N2 | 2019-12-18 07:03 |  | 28 | 2019-12-18 06:49 | 42 |  |  |  |  | Y | [5 empty] | N |  |  |  | 0.2 | 8.61 | [23 empty] | 0 | 0 | A | [9 empty] | 22 | 0 | 49 | 0 | 0 | 0 | 0 | 1027 | 0 | 0 | 0 | 0 | 0 | 14 |  |  | 9 |  | 1
2019-12-17 | A56165 | 1 | 고탄소 | STB2 |  | Al 탈산 | B | 6 | 7 | 53400 | 83.78 | B | C | C |  | 1 | 1 |  | 1520 | 1573 | 4600 |  |  | 4600 | 45.31 | 12 | 101532 | 1546 |  | Y | 46 | 29 | [7 empty] | 이호남 | 2 |  | Y |  |  |  |  | 100.85 | 13-5 | 228.57 | 0 | A |  | 1546 | 3 | 0.18 | 1520 | 0.68 | 64 | 25 | 250 | 4:10 | 25 | 25 | 98 | 0 |  | 0 |  |  | AR | 2019-12-18 06:49 | 2019-12-18 07:12 | 23 | 2019-12-18 06:48 | 24 |  |  |  |  | Y |  |  |  | Y | [5 empty] | 138.09 | 54.49 | [20 empty] | 0.88 |  |  | 10.31 | 0 | A | [9 empty] | 417 | 26 | 161 | 0 | 0 | 0 | 0 | 296 | 0 | 296 | 0 | 0 | 0 | 54
2019-12-17 | B56127 | 2 | 저탄소 | AE5120HF |  | Si 탈산 | B | 29 | 67 | 49800 | 122.33 | B | C |  | C | 1 |  | 1 | 1555 | 1554 | 9000 |  |  | 9000 | 91.8 | 12 | 98040 | 1625 | 353 | Y | 65 | 50 | [7 empty] | 최남길 | 2 |  |  |  |  | Y |  |  |  | 0.08 | 296.84 | A |  | 1636 | 1 | 0.12 | 1583 | 1.34 | 74 | 35 | 282 | 4:42 | 16 | 16 | 0 | 0 |  | 0 | 0 |  | N2 | 2019-12-18 07:50 | 2019-12-18 08:03 | 13 | 2019-12-18 07:27 | 36 |  |  |  |  | Y |  | Y | Y | [6 empty] | 1.58 | 16.36 | [23 empty] | 0.17 | 0.17 | A | [9 empty] | 1114 | 0 | 40 | 0 | 0 | 0 | 0 | 1222 | 0 | 208 | 0 | 0 | 0 | 0 |  |  | 5
2019-12-18 | C53695 | 3 | 중탄소 | SFMN438V | TUNDISH교체전 | Si 탈산 | T | 15 | 66 | 48350 | 116.68 | C | C | C |  | 1 |  | 1 | 1535 | 1523 | 8100 |  |  | 8100 | 89.91 | 33 | 90090 | 1625 | 360 | Y | 52 | 46 | [8 empty] | 2 |  |  |  |  | Y |  | 97.9 | 11-9 | 0 | 457.73 | A |  | 1626 | 2 | 0.38 | 1556 | 1.37 | 64 | 23 | 438 | 7:18 | 18 | 18 | 0 | 0 |  | 0 | 15 |  | N2 | 2019-12-18 08:22 |  | 25 | 2019-12-18 08:08 | 40 |  |  |  |  | Y | [5 empty] | N |  |  |  | 0 | 6.15 | [23 empty] | 0 | 0 | A | [9 empty] | 0 | 0 | 270 | 0 | 0 | 0 | 0 | 402 | 0 | 0 | 0 | 0 | 0 | 60 |  |  | 5
2019-12-18 | A56166 | 1 | 고탄소 | STB2 |  | Al 탈산 | B | 38 | 49 | 52200 | 76.95 | C | C | C |  | 1 | 1 |  | 1520 | 1566 | 4300 |  |  | 4300 | 50.82 | 10 | 84610 | 1561 |  | Y | 42 | 28 | [7 empty] | 박안희 | 2 |  | Y |  |  |  |  | 102.85 | 12-7 | 291.45 | 0 | A |  | 1561 | 3 | 0.18 | 1524 | 1.06 | 68 | 25 | 251 | 4:11 | 25 | 25 | 99 | 0 |  | 0 |  |  | AR | 2019-12-18 07:46 | 2019-12-18 08:14 | 28 | 2019-12-18 07:45 | 29 |  |  |  |  | Y |  |  |  | Y | [5 empty] | 120.24 | 34.6 | [20 empty] | 0.98 |  |  | 12.75 | 0 | A | [9 empty] | 0 | 26 | 256 | 16 | 0 | 0 | 0 | 447 | 0 | 394 | 0 | 0 | 0 | 14
2019-12-18 | B56128 | 2 | 저탄소 | AE5120HF |  | Si 탈산 | B | 18 | 32 | 52150 | 101.6 | C | C |  | C | 1 |  | 1 | 1555 | 1574 | 6400 |  |  | 6400 | 65.28 | 12 | 98040 | 1644 |  | Y | 42 | 33 | [7 empty] | 고승만 | 2 |  |  |  |  | Y |  | 92.95 | 11-10 | 0.96 | 195.11 | A |  | 1627 | 1 | 0.13 | 1567 | 1.55 | 58 | 22 | 180 | 3:00 | 16 | 17 | 0 | 0 | 80 | 0 | 0 |  | N2 | 2019-12-18 08:48 | 2019-12-18 09:12 | 24 | 2019-12-18 08:20 | 52 |  |  |  |  | Y |  | Y | Y | [6 empty] | 0 | 15.42 | [23 empty] | 0.16 | 0.16 | A | [9 empty] | 1006 | 0 | 65 | 0 | 0 | 0 | 0 | 804 | 0 | 0 | 0 | 0 | 0 | 24 |  |  | 5
2019-12-18 | A56167 | 1 | 고탄소 | STB2 |  | Al 탈산 | B | 21 | 24 | 51900 | 86.62 | C | C | C |  | 1 | 1 |  | 1520 | 1567 | 4900 |  |  | 4900 | 49.21 | 12 | 99571 | 1560 |  | Y | 46 | 33 | [7 empty] | 박안희 | 2 |  | Y |  |  |  |  | 107.45 | 13-8 | 147.73 | 0 | A |  | 1560 | 3 | 0.17 | 1519 | 1.03 | 63 | 26 | 256 | 4:16 | 25 | 25 | 100 | 0 |  | 0 |  |  | AR | 2019-12-18 09:01 | 2019-12-18 09:17 | 16 | 2019-12-18 09:00 | 17 |  |  |  |  | Y |  |  |  | Y | [5 empty] | 111.64 | 66.91 | [20 empty] | 1.68 |  |  | 14.97 | 0 | A | [9 empty] | 0 | 15 | 276 | 19 | 0 | 0 | 0 | 553 | 0 | 449 | 0 | 0 | 0 | 34
2019-12-18 | C53696 | 3 | 고탄소 | AE5180M | TUNDISH교체 | Si 탈산 | B | 19 | 72 | 47650 | 204.35 | C | C | C |  | 1 |  | 1 | 1530 | 1541 | 12900 |  |  | 12900 | 135.58 | 17 | 95149 | 1703 |  | Y | 126 | 96 | 출강 CR 오버로 강종변경 | [7 empty] | 2 |  |  |  |  | Y |  | 100 | 11-10 | 270.65 | 280.53 | A |  | 1622 | 2 | 0.38 | 1548 | 1.51 | 81 | 40 | 486 | 8:06 | 15 | 20 | 0 | 0 |  | 0 | 30 |  | AR | 2019-12-18 11:01 | 2019-12-18 11:26 | 25 | 2019-12-18 10:31 | 55 |  |  |  |  | Y | [5 empty] | N |  |  |  | 12.83 | 0.57 | [19 empty] | 2.52 | 1.88 |  |  | 0 | 0 | A | [9 empty] | 1367 | 0 | 1034 | 0 | 0 | 0 | 0 | 960 | 0 | 200 | 199 | 0 | 0 | 70 |  |  | 9 |  | 1
2019-12-18 | B56129 | 2 | 저탄소 | AE5120HF | TUNDISH교체전 | Si 탈산 | B | 36 | 22 | 53150 | 93.17 | C | C |  | C | 1 |  | 1 | 1555 | 1566 | 6600 |  |  | 6600 | 76.02 | 12 | 86822 | 1646 |  | N | 40 | 33 | [7 empty] | 고승만 | [5 empty] | Y |  | 98.35 | 12-8 | 0.31 | 246 | A |  | 1638 | 1 | 0.1 | 1582 | 1.45 | 73 | 30 | 229 | 3:49 | 16 | 16 | 0 | 0 |  | 0 | 0 |  | N2 | 2019-12-18 09:50 | 2019-12-18 10:10 | 20 | 2019-12-18 09:29 | 41 |  |  |  |  | Y |  | Y | Y | [5 empty] | 4.3 | 0 | 18.56 | [23 empty] | 0.31 | 0.31 | B | [9 empty] | 432 | 501 | 70 | 0 | 0 | 0 | 0 | 500 | 0 | 159 | 0 | 0 | 0 | 15 |  |  | 5
2019-12-18 | A56168 | 1 | 고탄소 | STB2 |  | Al 탈산 | B | 10 | 19 | 53000 | 77.95 | C | C | C |  | 1 | 1 |  | 1520 | 1562 | 5300 |  |  | 5300 | 53.23 | 12 | 99571 | 1565 |  | Y | 42 | 35 | [7 empty] | 박안희 | 2 |  | Y |  |  |  |  | 107.45 | 13-9 | 206.11 | 0 | A |  | 1565 | 3 | 0.17 | 1524 | 1.03 | 68 | 26 | 266 | 4:26 | 25 | 30 | 101 | 0 |  | 0 |  |  | AR | 2019-12-18 09:56 | 2019-12-18 10:29 | 29 | 2019-12-18 09:59 | 25 |  |  |  |  | Y |  |  |  | Y | [5 empty] | 136.06 | 36.81 | [20 empty] | 1.24 |  |  | 16.7 | 0 | A |  |  | 7.428 | 29.456 | 48.877 |  | 6.58 | 1.659 | 1444.3 | 0 | 9 | 201 | 14 | 0 | 0 | 0 | 739 | 0 | 604 | 0 | 0 | 0 | 66
2019-12-18 | B56130 | 2 | 저탄소 | SCM415C2 |  | Al 탈산 | I | 5 | 63 | 50850 | 104.28 | C | C |  | C | 1 |  | 1 | 1560 | 1594 | 8000 |  |  | 8000 | 87.72 | 19 | 91200 | 1676 | 355 | INGOT | 51 | 40 | [7 empty] | 고승만 | 0 |  |  |  |  | Y |  | 97.45 | 11-9 | 164.72 | 0 | A |  | 1672 | 1 | 0.08 | 1600 | 1.71 | 84 |  | 158 | 2:38 | 18 | 23 | 0 | 0 |  | 0 | 0 |  | N2 | 2019-12-18 11:03 |  | 15 | 2019-12-18 10:47 | [5 empty] | Y | [9 empty] | 10.46 | 0.1 | [18 empty] | 0.9 |  |  |  |  | 0.07 | 0.07 | A | [9 empty] | 517 | 697 | 21 | 53 | 0 | 269 | 0 | 904 | 0 | 409 | 0 | 0 | 0 | 11
2019-12-18 | A56169 | 1 | 고탄소 | STB2 |  | Al 탈산 | B | 6 | 8 | 53500 | 79.85 | C | C | C |  | 1 | 1 |  | 1520 | 1539 | 5500 |  |  | 5500 | 54.17 | 12 | 101532 | 1570 | 363 | Y | 44 | 34 | [7 empty] | 박안희 | 2 |  | Y |  |  |  |  | 102.75 | 13-7 | 222.91 | 0 | A |  | 1570 | 3 | 0.18 | 1529 | 1.14 | 73 | 25 | 250 | 4:10 | 25 | 25 | 102 | 0 |  | 0 |  |  | AR | 2019-12-18 10:58 | 2019-12-18 11:34 | 36 | 2019-12-18 10:57 | 37 |  |  |  |  | Y |  |  |  | Y | [5 empty] | 133.14 | 40.46 | [20 empty] | 1.03 |  |  | 20.69 | 0 | A | [9 empty] | 0 | 14 | 228 | 24 | 0 | 0 | 0 | 594 | 0 | 521 | 0 | 0 | 0 | 54
2019-12-18 | C53697 | 3 | 저탄소 | SM20CB | 연주시작 | Si 탈산 | T | 37 | 57 | 49050 | 95.7 | C | C | C |  | 1 |  | 1 | 1550 | 1605 | 7500 |  |  | 7500 | 82.73 | 33 | 90651 | 1656 |  | Y | 46 | 43 | [8 empty] | 2 |  |  |  |  | Y |  | 97.55 | 11-10 | 317.28 | 0 | A |  | 1651 | 2 | 0.39 | 1604 | 1.34 | 90 | 39 | 365 | 6:05 | 7 | 7 | 0 | 0 |  | 0 | 16 |  | N2 | 2019-12-18 12:11 |  | 24 | 2019-12-18 11:55 | 40 |  |  |  |  | Y | [5 empty] | Y |  |  |  | 3.08 | 0 | [23 empty] | 0 | 0 | A | [9 empty] | 0 | 0 | 211 | 0 | 0 | 0 | 0 | 562 | 0 | 201 | 78 | 0 | 0 | 0 |  |  | 9 |  | 1
2019-12-18 | B56131 | 2 | 고탄소 | AE5180M |  | Si 탈산 | B | 29 | 68 | 49650 | 101.23 | C | C |  | C | 1 |  | 1 | 1530 | 1555 | 6900 |  |  | 6900 | 72.52 | 17 | 95149 | 1585 |  | Y | 46 | 36 | [7 empty] | 고승만 | 2 |  |  |  |  | Y |  | 104.95 | 12-5 | 256.67 | 0 | A |  | 1588 | 1 | 0.08 | 1536 | 1.21 | 69 | 34 | 246 | 4:06 | 15 | 20 | 0 | 0 | 33 | 0 | 0 |  | AR | 2019-12-18 12:26 | 2019-12-18 12:37 | 11 | 2019-12-18 12:13 | 23 |  |  |  |  | Y |  | Y | Y | [5 empty] | 4.3 | 11.72 | 0 | [20 empty] | 0.97 |  |  | 0 | 0 | A | [9 empty] | 1459 | 0 | 465 | 0 | 0 | 263 | 0 | 602 | 0 | 207 | 0 | 0 | 0 | 36 |  |  | 9
2019-12-18 | A56170 | 1 | 고탄소 | STB2 |  | Al 탈산 | B | 18 | 33 | 52200 | 79.55 | C | C | C |  | 1 | 1 |  | 1520 | 1576 | 4200 |  |  | 4200 | 49.64 | 10 | 84610 | 1569 |  | Y | 43 | 28 | [7 empty] | 박안희 | 2 |  | Y | [6 empty] | 276.79 | 0 | A |  | 1569 | 3 | 0.17 | 1529 | 1.14 | 73 | 31 | 245 | 4:05 | 25 | 25 | 103 | 0 |  | 0 |  |  | AR | 2019-12-18 12:08 | 2019-12-18 12:43 | 34 | 2019-12-18 12:06 | 37 |  |  |  |  | Y |  |  |  | Y | [5 empty] | 151.71 | 22.52 | [20 empty] | 1.25 |  |  | 0.06 | 0 | A | [9 empty] | 0 | 0 | 188 | 0 | 0 | 0 | 0 | 499 | 0 | 299 | 0 | 0 | 0 | 0
2019-12-18 | C53698 | 3 | 저탄소 | SM20CB | 연주종료 | Si 탈산 | T | 15 | 67 | 48200 | 75.45 | C | C | C |  | 1 |  | 1 | 1550 | 1595 | 5400 |  |  | 5400 | 56.17 | 35 | 96145 | 1633 |  | Y | 43 | 31 | [8 empty] | 2 |  |  |  |  | Y |  | 97.7 | 11-9 | 160.41 | 0 | A |  | 1623 | 2 | 0.4 | 1589 | 1.31 | 75 | 31 | 311 | 5:11 | 7 | 7 | 0 | 0 |  | 0 | 7 |  | N2 | 2019-12-18 13:00 |  | 41 | 2019-12-18 12:52 | 49 |  |  |  |  | Y | [5 empty] | Y |  |  |  | 2.6 | 0 | [23 empty] | 0.46 | 0 | A | [9 empty] | 0 | 0 | 16 | 0 | 0 | 0 | 0 | 399 | 0 | 200 | 0 | 0 | 0 | 15 |  |  | 5
2019-12-18 | B56132 | 2 | 고탄소 | AE5180M |  | Si 탈산 | B | 38 | 50 | 51750 | 102.05 | C | C |  | C | 1 |  | 1 | 1530 | 1514 | 7800 |  |  | 7800 | 77.42 | 18 | 100746 | 1584 |  | Y | 55 | 37 | B56130 잔강 2 톤받음 | [6 empty] | 고승만 | 2 |  |  | Y |  | Y |  | 101.75 | 12-6 | 256.66 | 0 | A |  | 1576 | 1 | 0.08 | 1527 | 1.32 | 60 | 23 | 239 | 3:59 | 15 | 20 | 0 | 0 | 30 | 0 | 0 |  | AR | 2019-12-18 13:32 | 2019-12-18 13:50 | 18 | 2019-12-18 13:21 | 29 |  |  |  |  | Y |  | Y | Y | [6 empty] | 10.3 | 0 | [20 empty] | 0.73 |  |  | 0 | 0 | A | [9 empty] | 1424 | 0 | 246 | 0 | 0 | 205 | 0 | 853 | 0 | 409 | 0 | 0 | 0 | 11
2019-12-18 | A56171 | 1 | 고탄소 | STB2 |  | Al 탈산 | B | 21 | 25 | 51900 | 86.8 | C | C | C |  | 1 | 1 |  | 1520 | 1568 | 4400 |  |  | 4400 | 52 | 10 | 84610 | 1569 |  | Y | 42 | 29 | [7 empty] | 박안희 | 2 |  | Y |  |  |  |  | 103.7 | 13-3 | 232.99 | 0 | A |  | 1569 | 3 | 0.17 | 1522 | 1.09 | 66 | 25 | 258 | 4:18 | 25 | 25 | 104 | 0 |  | 0 |  |  | AR | 2019-12-18 13:26 | 2019-12-18 13:52 | 26 | 2019-12-18 13:24 | 28 |  |  |  |  | Y |  |  |  | Y | [5 empty] | 151.12 | 91.11 | [20 empty] | 1.11 |  |  | 0.05 | 0 | A | [9 empty] | 0 | 0 | 255 | 0 | 0 | 0 | 0 | 295 | 0 | 297 | 0 | 0 | 0 | 0
2019-12-18 | C53699 | 3 | 저탄소 | SM20CB | 연주종료 | Si 탈산 | T | 5 | 64 | 50200 | 74.9 | C | C | A |  | 1 |  | 1 | 1550 | 1580 | 5800 |  |  | 5800 | 45.9 | 46 | 126362 | 1636 |  | Y | 42 | 31 | [8 empty] | 2 |  |  |  |  | Y |  | 98.15 | 11-10 | 221.32 | 0 | A |  | 1629 | 2 | 0.4 | 1577 | 2 | 63 | 24 | 386 | 6:26 | 7 | 10 | 0 | 0 |  | 0 |  |  | N2 | 2019-12-18 14:06 |  | 39 | 2019-12-18 13:59 | 46 | [14 empty] | 3.86 | 0 | [23 empty] | 0.46 | 0 | A |  |  | 16.265 | 22.51 | 49.541 | 0.618 | 3.045 | 2.2 | 1628.11 | 0 | 0 | 237 | 0 | 0 | 0 | 0 | 551 | 0 | 199 | 82 | 0 | 0 | 21 |  |  | 5
2019-12-18 | B56133 | 2 | 고탄소 | AE5180M |  | Si 탈산 | B | 22 | 85 | 47950 | 91.42 | C | C |  | A | 1 |  | 1 | 1530 | 1555 | 6700 |  |  | 6700 | 66.5 | 18 | 100746 | 1605 |  | Y | 41 | 37 | [7 empty] | 고승만 | 2 |  |  |  |  | Y |  | 94.45 | 11-2 | 264.95 | 0 | A |  | 1600 | 1 | 0.07 | 1544 | 1.44 | 77 | 27 | 226 | 3:46 | 15 | 21 | 0 | 0 |  | 0 | 0 |  | AR | 2019-12-18 14:26 | 2019-12-18 14:56 | 29 | 2019-12-18 14:15 | 41 |  |  |  |  | Y |  | Y | Y | [6 empty] | 13.44 | 0 | [20 empty] | 0.89 |  |  | 0.09 | 0.09 | A | [9 empty] | 1325 | 0 | 250 | 0 | 0 | 229 | 0 | 602 | 0 | 209 | 0 | 0 | 0 | 20 |  |  | 5
2019-12-18 | A56172 | 1 | 고탄소 | STB2 |  | Al 탈산 | B | 10 | 20 | 52900 | 83.22 | C | C | A |  | 1 | 1 |  | 1520 | 1538 | 6100 |  |  | 6100 | 60.08 | 12 | 101532 | 1556 |  | Y | 41 | 38 | [7 empty] | 박안희 | 2 |  | Y | [6 empty] | 285.98 | 0 | A |  | 1556 | 3 | 0.18 | 1519 | 0.9 | 63 | 22 | 248 | 4:08 | 25 | 26 | 105 | 0 |  | 0 |  |  | AR | 2019-12-18 14:37 | 2019-12-18 14:55 | 18 | 2019-12-18 14:37 | 18 |  |  |  |  | Y |  |  |  | Y | [5 empty] | 179.26 | 73.76 | [20 empty] | 0.88 |  |  | 2.72 | 0 | A | [9 empty] | 0 | 83 | 256 | 34 | 0 | 0 | 0 | 553 | 0 | 450 | 0 | 0 | 0 | 39
2019-12-18 | C53700 | 3 | 저탄소 | SM20C | 연주종료 | Al 탈산 | T | 19 | 73 | 47650 | 82.5 | C | A | A |  | 1 |  | 1 | 1550 | 1545 | 5500 |  |  | 5500 | 100.11 | 20 | 54940 | 1641 |  | Y | 41 | 31 |  |  | C53697 | 05 |  |  |  | 추창도 | 2 |  | Y |  |  | Y |  | 93.9 | 11-4 | 220.11 | 0 | A |  | 1625 | 2 | 0.37 | 1582 | 1.48 | 68 | 25 | 345 | 5:45 | 10 | 11 | 0 | 0 |  | 0 | 13 |  | N2 | 2019-12-18 15:19 |  | 30 | 2019-12-18 15:06 | 43 |  |  |  |  | Y | [5 empty] | Y |  |  | 5.5 | 3.42 | 0 | [23 empty] | 0.46 | 0 | A | [9 empty] | 0 | 0 | 182 | 0 | 0 | 0 | 0 | 598 | 0 | 300 | 101 | 0 | 0 | 30 |  |  | 5
2019-12-18 | B56134 | 2 | 고탄소 | AE5180M |  | Si 탈산 | B | 36 | 23 | 53300 | 94.03 | A | A |  | A | 1 |  | 1 | 1530 | 1555 | 7300 |  |  | 7300 | 72.46 | 18 | 100746 | 1607 |  | Y | 42 | 37 | [7 empty] | 고승만 | 2 |  |  |  |  | Y |  | 109.5 | 13-10 | 301.23 | 0 | A |  | 1590 | 1 | 0.08 | 1530 | 0 | 63 | 28 | 256 | 4:16 | 15 | 21 | 0 | 0 |  | 0 | 0 |  | AR | 2019-12-18 15:35 | 2019-12-18 16:00 | 26 | 2019-12-18 15:21 | 39 |  |  |  |  | Y |  | Y | Y | [6 empty] | 15.19 | 0 | [20 empty] | 1.22 |  |  | 0.18 | 0.18 | A | [9 empty] | 1458 | 0 | 454 | 0 | 0 | 203 | 0 | 897 | 0 | 206 | 0 | 0 | 0 | 55 |  |  | 5
2019-12-18 | A56173 | 1 | 고탄소 | STB2 | TUNDISH교체전 | Al 탈산 | B | 6 | 9 | 53400 | 89.82 | A | A | A |  | 1 | 1 |  | 1520 | 1540 | 6000 |  |  | 6000 | 59.2 | 13 | 101344 | 1569 |  | Y | 48 | 38 |  |  | A56170 |  |  |  |  | 정용태 | 3 |  |  | Y |  |  |  | 106.95 | 14-1 | 216.78 | 0 | A |  | 1569 | 3 | 0.18 | 1522 | 1.18 | 66 | 24 | 242 | 4:02 | 25 | 25 | 106 | 0 |  | 0 |  |  | AR | 2019-12-18 15:43 | 2019-12-18 16:01 | 18 | 2019-12-18 15:41 | 20 |  |  |  |  | Y |  |  |  | Y | [5 empty] | 189.45 | 61.27 | [20 empty] | 0.81 |  |  | 0.1 | 0 | A | [9 empty] | 0 | 32 | 242 | 20 | 0 | 0 | 0 | 598 | 0 | 447 | 0 | 0 | 0 | 115
2019-12-18 | B56135 | 2 | 고탄소 | AE5180M |  | Si 탈산 | B | 29 | 69 | 49750 | 101.32 | A | A |  | A | 1 |  | 1 | 1530 | 1557 | 6600 |  |  | 6600 | 65.51 | 18 | 100746 | 1597 |  | Y | 45 | 34 |  |  | A56171 | 05 |  |  |  | 고승만 | 2 |  |  | Y |  | Y |  |  |  | 247.02 | 0 | A |  | 1593 | 1 | 0.05 | 1529 | 0 | 62 | 26 | 236 | 3:56 | 15 | 21 | 0 | 0 |  | 0 | 0 |  | AR | 2019-12-18 16:42 | 2019-12-18 17:08 | 26 | 2019-12-18 16:21 | 48 |  |  |  |  | Y |  | Y | Y | [6 empty] | 16.15 | 0 | [20 empty] | 1.47 |  |  | 0.14 | 0.14 | A | [9 empty] | 1266 | 0 | 512 | 0 | 0 | 173 | 0 | 669 | 0 | 205 | 0 | 0 | 0 | 67 |  |  | 5
2019-12-18 | C53701 | 3 | 저탄소 | SM20C | 연주종료 | Al 탈산 | T | 37 | 58 | 48800 | 98.25 | A | A | A |  | 1 |  | 1 | 1550 | 1540 | 6700 |  |  | 6700 | 65.92 | 37 | 101639 | 1631 |  | Y | 53 | 36 |  |  | C53698 | 05 |  |  |  | 정종훈 | 2 |  | N | Y |  | Y | 4 | 104.15 | 12-7 | 247.32 | 0 | A |  | 1637 | 2 | 0.38 | 1580 | 2.04 | 66 | 32 | 451 | 7:31 | 10 | 11 | 0 | 0 |  | 0 |  |  | N2 | 2019-12-18 16:40 |  | 9 | 2019-12-18 16:23 | 26 |  |  |  |  | Y | [5 empty] | Y |  |  |  | 3.49 | 0 | [23 empty] | 0 | 0 | A |  |  | 8.894 | 30.839 | 49.072 | 0.423 | 5.517 | 1.591 | 1471.53 | 0 | 0 | 202 | 0 | 0 | 0 | 0 | 599 | 0 | 300 | 200 | 0 | 0 | 11 |  |  | 5
2019-12-18 | A56174 | 1 | 고탄소 | AE1055LS | TUNDISH교체 | Al 탈산 | B | 18 | 34 | 51500 | 88.62 | A | A | A |  | 1 | 1 |  | 1520 | 1549 | 6800 |  |  | 6800 | 80.37 | 10 | 84610 | 1610 | 361 | Y | 46 | 42 | A56171히트 잔강 B56135히트에 처리함. | [6 empty] | 정용태 | 3 | [6 empty] | 108 | 13-6 | 0.77 | 323.68 | A |  | 1610 | 3 | 0.16 | 1571 | 0.91 | 87 | 26 | 274 | 4:34 | 25 | 25 | 107 | 0 |  | 0 |  |  | N2 | 2019-12-18 16:50 | 2019-12-18 17:31 | 41 | 2019-12-18 16:50 | 41 |  |  |  |  | Y |  |  |  | Y | [5 empty] | 0 | 265.87 | [19 empty] | 2.9 | 1.96 |  |  | 2.15 | 0 | A |  |  | 7.123 | 25.223 | 59.175 | 0.261 | 8.307 | 2.346 | 1965.51 | 0 | 0 | 890 | 35 | 0 | 0 | 0 | 1099 | 0 | 793 | 147 | 0 | 0 | 37 |  |  |  |  | 1
2019-12-18 | B56136 | 2 | 고탄소 | AE5180M |  | Si 탈산 | B | 38 | 51 | 52450 | 95.65 | A | A |  | A | 1 |  | 1 | 1530 | 1567 | 6500 |  |  | 6500 | 58.07 | 20 | 111940 | 1595 |  | Y | 42 | 34 |  |  | A56172 | 05 |  |  |  | 고승만 | 2 |  |  | Y |  | Y |  | 107.95 | 13-2 | 210.86 | 0 | A |  | 1597 | 1 | 0.05 | 1538 | 0 | 71 | 29 | 232 | 3:52 | 15 | 21 | 0 | 0 | 45 | 0 | 0 |  | AR | 2019-12-18 17:36 | 2019-12-18 18:19 | 43 | 2019-12-18 17:23 | 56 | [6 empty] | Y | Y | [6 empty] | 14.01 | 0 | [20 empty] | 0.73 |  |  | 0.08 | 0.08 | A | [9 empty] | 1251 | 0 | 496 | 0 | 0 | 206 | 0 | 601 | 0 | 206 | 0 | 0 | 0 | 65 |  |  | 5
2019-12-18 | C53702 | 3 | 저탄소 | SM20C | 연주종료 | Al 탈산 | T | 15 | 68 | 48350 | 84.83 | A | A | A |  | 1 |  | 1 | 1550 | 1536 | 6300 |  |  | 6300 | 63.71 | 36 | 98892 | 1637 | 361 | Y | 46 | 35 | [7 empty] | 도주용 | 2 |  |  | N |  | Y | 4 | 100.7 | 12-1 | 334.64 | 0 | A |  | 1634 | 2 | 0.38 | 1578 | 2 | 64 | 33 | 384 | 6:24 | 10 | 11 | 0 | 0 |  | 0 | 11 |  | N2 | 2019-12-18 17:33 |  | 20 | 2019-12-18 17:22 | 31 |  |  |  |  | Y | [5 empty] | N |  |  | 5 | 4.48 | 0 | [23 empty] | 0 | 0 | A |  |  | 8.515 | 30.47 | 50.118 | 0.374 | 5.885 | 1.644 | 1467.96 | 0 | 0 | 70 | 0 | 0 | 0 | 0 | 601 | 0 | 300 | 0 | 0 | 0 | 35 |  |  | 5
2019-12-18 | A56175 | 1 | 고탄소 | AE1055LS |  | Al 탈산 | B | 21 | 26 | 51800 | 107.87 | A | A | A |  | 1 | 1 |  | 1520 | 1568 | 5000 |  |  | 5000 | 59.09 | 10 | 84610 | 1611 |  | Y | 44 | 32 | A56172히트 잔강 B56136히트에 처리함. | [6 empty] | 정용태 | 2 |  |  |  |  | Y |  | 105.95 | 13-6 | 0 | 178.07 | A |  | 1588 | 3 | 0.15 | 1545 | 0.69 | 61 | 24 | 289 | 4:49 | 25 | 25 | 108 | 0 |  | 0 |  |  | N2 | 2019-12-18 18:10 | 2019-12-18 18:33 | 22 | 2019-12-18 18:08 | 24 |  |  |  |  | Y |  |  |  | Y | [5 empty] | 0 | 345.42 | [23 empty] | 5.15 | 0 | A |  |  | 6.028 | 27.509 | 57.149 | 0.407 | 9.48 | 2.077 | 1875.75 | 45 | 0 | 910 | 18 | 0 | 0 | 0 | 442 | 0 | 299 | 0 | 0 | 0 | 14
2019-12-18 | B56137 | 2 | 고탄소 | AE5180M |  | Si 탈산 | B | 22 | 86 | 47900 | 95.55 | A | A |  | A | 1 |  | 1 | 1530 | 1547 | 7500 |  |  | 7500 | 65.7 | 20 | 114160 | 1605 |  | Y | 47 | 37 |  |  | A56173 | 05 |  |  |  | 고승만 | 2 |  |  | Y |  | Y |  | 104.8 | 12-2 | 277.93 | 0 | A |  | 1594 | 1 | 0.05 | 1541 | 1.23 | 74 | 32 | 234 | 3:54 | 15 | 21 | 0 | 0 | 45 | 0 | 0 |  | AR | 2019-12-18 18:35 | 2019-12-18 19:28 | 53 | 2019-12-18 18:26 | 62 |  |  |  |  | Y |  | Y | Y | [5 empty] | 4.5 | 16.83 | 0 | [20 empty] | 0.9 |  |  | 0.08 | 0.08 | A | [9 empty] | 1370 | 0 | 516 | 0 | 0 | 209 | 0 | 596 | 0 | 207 | 0 | 0 | 0 | 10
2019-12-18 | C53703 | 3 | 저탄소 | SM20C | 연주종료 | Al 탈산 | T | 5 | 65 | 49300 | 85.53 | A | A | A |  | 1 |  | 1 | 1550 | 1552 | 5500 |  |  | 5500 | 51.34 | 39 | 107133 | 1624 |  | Y | 42 | 32 |  |  | C53700 | 05 |  |  |  | 정종훈 | 2 |  |  | Y |  | Y |  | 105 | 12-6 | 216.66 | 0 | A |  | 1627 | 2 | 0.38 | 1579 | 1.41 | 65 | 29 | 347 | 5:47 | 10 | 11 | 0 | 0 |  | 0 | 10 |  | N2 | 2019-12-18 18:42 |  | 18 | 2019-12-18 18:32 | 28 |  |  |  |  | Y | [5 empty] | Y |  |  | 5 | 4.29 | 0 | [23 empty] | 0 | 0 | A | [9 empty] | 0 | 0 | 194 | 0 | 0 | 0 | 0 | 599 | 0 | 300 | 199 | 0 | 0 | 23 |  |  | 5
2019-12-18 | A56176 | 1 | 고탄소 | AE1055LS |  | Al 탈산 | B | 10 | 21 | 52900 | 92.02 | A | A | A |  | 1 | 1 |  | 1520 | 1536 | 6600 |  |  | 6600 | 65 | 12 | 101532 | 1592 |  | Y | 44 | 42 | A56173히트 잔강 B56137히트에 처리함. | [6 empty] | 정용태 | 2 |  |  |  |  | Y |  | 104.7 | 13-5 | 0 | 175.03 | A |  | 1592 | 3 | 0.15 | 1550 | 0.88 | 66 | 22 | 273 | 4:33 | 25 | 25 | 109 | 0 |  | 0 |  |  | N2 | 2019-12-18 19:05 | 2019-12-18 19:33 | 29 | 2019-12-18 19:04 | 29 |  |  |  |  | Y |  |  |  | Y | [5 empty] | 0 | 255.36 | [23 empty] | 6.16 | 0 | A | [9 empty] | 23 | 0 | 959 | 0 | 0 | 0 | 0 | 794 | 0 | 792 | 0 | 0 | 0 | 16
2019-12-18 | B56138 | 2 | 고탄소 | AE5180M |  | Si 탈산 | B | 31 | 56 | 50900 | 103.8 | A | A |  | A | 1 |  | 1 | 1530 | 1556 | 7700 |  |  | 7700 | 76.43 | 18 | 100746 | 1575 |  | N | 121 | 40 | [7 empty] | 고승만 | 2 |  |  |  |  | Y |  | 99.2 | 12-2 | 312.98 | 0 | A |  | 1613 | 1 | 0.03 | 1534 | 1.5 | 67 | 19 | 257 | 4:17 | 15 | 21 | 0 | 0 |  | 0 | 0 |  | AR | 2019-12-18 19:45 | 2019-12-18 20:40 | 55 | 2019-12-18 19:29 | 72 |  |  |  |  | Y |  | Y | Y | [5 empty] | 5 | 17.22 | 0 | [20 empty] | 0.77 |  |  | 0.45 | 0.45 | A | [9 empty] | 1355 | 0 | 406 | 0 | 0 | 225 | 0 | 603 | 0 | 209 | 0 | 0 | 0 | 30
2019-12-18 | C53704 | 3 | 저탄소 | SM20C | TUNDISH교체전 | Al 탈산 | T | 19 | 74 | 47200 | 83.38 | A | A | A |  | 1 |  | 1 | 1550 | 1578 | 5200 |  |  | 5200 | 54.08 | 35 | 96145 | 1632 |  | Y | 41 | 29 |  |  | C53701 | 05 |  |  |  | 도주용 | 2 |  | N | Y |  | N | 4 | 101.2 | 12-1 | 158.55 | 0 | A |  | 1637 | 2 | 0.38 | 1581 | 2.43 | 67 | 28 | 348 | 5:48 | 10 | 10 | 0 | 0 |  | 0 | 19 |  | N2 | 2019-12-18 19:46 |  | 24 | 2019-12-18 19:26 | 43 |  |  |  |  | Y | [5 empty] | N |  |  | 5 | 5.01 | 0 | [23 empty] | 0 | 0 | A | [9 empty] | 0 | 0 | 60 | 0 | 0 | 0 | 0 | 402 | 0 | 301 | 0 | 0 | 0 | 25 |  |  | 5
2019-12-18 | A56177 | 1 | 고탄소 | AE1055LS |  | Al 탈산 | B | 6 | 10 | 53400 | 69.53 | A | A | A |  | 2 | 2 |  | 1520 | 1545 | 2700 | 5700 |  | 8400 | 82.73 | 12 | 101532 | 1576 |  | Y | 28 | 18 |  | Y | A56174 |  |  |  |  | 정용태 | 2 |  |  | Y |  |  |  | 107.05 | 14-1 | 0 | 33.87 | A |  | 1576 | 3 | 0.15 | 1551 | 0.6 | 67 | 28 | 219 | 3:39 | 25 | 25 | 112 | 0 |  | 0 |  |  | N2 | 2019-12-18 21:25 | 2019-12-18 21:49 | 24 | 2019-12-18 21:25 | 24 | [14 empty] | 0 | 17.94 | [23 empty] | 8.73 | 0 | A | [9 empty] | 0 | 0 | 755 | 124 | 0 | 0 | 0 | 745 | 0 | 593 | 0 | 0 | 0 | 121
2019-12-18 | B56139 | 2 | 고탄소 | AE5180M |  | Si 탈산 | B | 36 | 24 | 53400 | 137.9 | A | A |  | A | 1 |  | 1 | 1530 | 1564 | 8900 |  |  | 8900 | 93.54 | 17 | 95149 | 1615 |  | Y | 53 | 47 | [7 empty] | 고승만 | 2 |  |  |  |  | Y |  | 110.1 | 14-1 | 384.93 | 0 | A |  | 1610 | 1 | 0.04 | 1528 | 1.2 | 61 | 24 | 306 | 5:06 | 15 | 21 | 0 | 0 | 40 | 0 | 0 |  | AR | 2019-12-18 21:18 | 2019-12-18 21:43 | 25 | 2019-12-18 20:42 | 61 |  |  |  |  | Y |  | Y | Y | [5 empty] | 3 | 19.26 | 0 | [20 empty] | 1.84 |  |  | 0.46 | 0.46 | A | [9 empty] | 1544 | 0 | 458 | 0 | 0 | 202 | 0 | 806 | 0 | 310 | 0 | 0 | 0 | 85
2019-12-18 | A56178 | 1 | 고탄소 | AE1055LS |  | Al 탈산 | B | 18 | 35 | 51800 | 67.38 | A | A | A |  | 1 | 1 |  | 1520 | 1530 | 4900 |  |  | 4900 | 48.26 | 12 | 101532 | 1586 |  | Y | 40 | 32 |  |  | A56175 |  |  |  |  | 정용태 | 3 |  |  | Y |  | Y |  | 108.15 | 13-6 | 0 | 176.45 | A |  | 1586 | 3 | 0.17 | 1550 | 1.29 | 66 | 25 | 248 | 4:08 | 25 | 21 | 111 | 0 |  | 0 |  |  | N2 | 2019-12-18 20:36 | 2019-12-18 20:45 | 9 | 2019-12-18 20:36 | 9 |  |  |  |  | Y |  |  |  | Y | [5 empty] | 0 | 149.08 | [20 empty] | 1.69 |  |  | 7.84 | 0 | B | [9 empty] | 0 | 0 | 826 | 53 | 0 | 0 | 0 | 643 | 0 | 397 | 0 | 0 | 0 | 38
2019-12-18 | B56140 | 2 | 고탄소 | AE5180M |  | Si 탈산 | B | 29 | 70 | 49800 | 117.98 | A | A |  | B | 1 |  | 1 | 1530 | 1544 | 7600 |  |  | 7600 | 79.87 | 17 | 95149 | 1615 |  | Y | 60 | 41 | A56177 에 카본 오버로 13톤 따라줌 A56176 잔강 5톤 받음 |  | A56175 | 02 |  |  |  | 고승만 | 2 |  | Y | Y |  | Y |  | 91.7 | 11-2 | 273.74 | 0 | A |  | 1590 | 1 | 0.03 | 1529 | 1.2 | 62 | 25 | 260 | 4:20 | 15 | 21 | 0 | 0 | 30 | 0 | 0 |  | AR | 2019-12-18 22:14 | 2019-12-18 22:53 | 38 | 2019-12-18 22:02 | 50 |  |  |  |  | Y |  | Y | Y | [5 empty] | 5 | 13.19 | 0 | [20 empty] | 0.59 |  |  | 0.07 | 0.07 | A | [9 empty] | 1364 | 0 | 443 | 30 | 0 | 222 | 0 | 1403 | 0 | 412 | 152 | 0 | 0 | 70 |  |  | 5
2019-12-18 | C53705 | 3 | 중탄소 | SFMN438V | 연주시작 | Si 탈산 | T | 37 | 59 | 49100 | 130.08 | A | A | B |  | 1 |  | 1 | 1535 | 1547 | 9800 |  |  | 9800 | 99.72 | 36 | 98280 | 1682 |  | Y | 57 | 54 | [15 empty] | 103.5 | 12-6 | 0 | 555.37 | A |  | 1660 | 2 | 0.37 | 1576 | 1.79 | 84 | 40 | 582 | 9:42 | 18 | 18 | 0 | 0 |  | 0 | 20 |  | N2 | 2019-12-18 22:31 |  | 14 | 2019-12-18 22:04 | 41 |  |  |  |  | Y | [5 empty] | N |  |  |  | 0.35 | 7.12 | [23 empty] | 2.32 | 0 | A | [9 empty] | 0 | 0 | 53 | 62 | 0 | 0 | 0 | 693 | 0 | 0 | 0 | 0 | 0 | 0 |  |  | 9 |  | 1
2019-12-18 | A56179 | 1 | 고탄소 | AE1055LS |  | Al 탈산 | B | 38 | 52 | 51700 | 99.88 | A | A | B |  | 1 | 1 |  | 1520 | 1554 | 5700 |  |  | 5700 | 56.14 | 12 | 101532 | 1596 |  | Y | 43 | 35 | A56176히트 잔강 B56140히트에 처리함. | [6 empty] | 정용태 | 3 |  |  | N |  |  |  | 101.95 | 12-6 | 0 | 268.58 | A |  | 1596 | 3 | 0.17 | 1561 | 0.63 | 77 | 36 | 280 | 4:40 | 25 | 25 | 113 | 0 |  | 0 |  |  | N2 | 2019-12-18 22:23 | 2019-12-18 22:55 | 31 | 2019-12-18 22:22 | 33 |  |  |  |  | Y |  |  |  | Y | [5 empty] | 0 | 375 | [23 empty] | 9.79 | 0 | A | [9 empty] | 0 | 0 | 866 | 34 | 0 | 0 | 0 | 1242 | 0 | 843 | 147 | 0 | 0 | 39
2019-12-18 | B56141 | 2 | 고탄소 | AE5180M |  | Si 탈산 | B | 10 | 22 | 53100 | 89.8 | A | B |  | B | 1 |  | 1 | 1530 | 1566 | 6700 |  |  | 6700 | 70.42 | 17 | 95149 | 1615 |  | Y | 44 | 38 | [7 empty] | 임현진 | 2 |  |  |  |  | Y |  | 100.1 | 12-10 | 286.66 | 0 | A |  | 1601 | 1 | 0.08 | 1541 | 1.53 | 74 | 31 | 269 | 4:29 | 15 | 21 | 0 | 0 |  | 0 | 0 |  | AR | 2019-12-18 23:06 | 2019-12-18 23:56 | 49 | 2019-12-18 22:58 | 58 |  |  |  |  | Y |  | Y | Y | [5 empty] | 4 | 21.61 | 0 | [20 empty] | 0.62 |  |  | 0.13 | 0.13 | A | [9 empty] | 1386 | 0 | 50 | 0 | 0 | 177 | 0 | 606 | 0 | 308 | 0 | 0 | 0 | 40 |  |  | 5
2019-12-18 | C53706 | 3 | 중탄소 | SFMN438V | 연주종료 | Si 탈산 | T | 15 | 69 | 47800 | 125.65 | A | B | B |  | 1 |  | 1 | 1535 | 1783 | 6700 |  |  | 6700 | 74.37 | 33 | 90090 | 1651 | 360 | Y | 53 | 39 | [7 empty] | 김규완 | 3 |  |  |  |  | Y |  | 101.45 | 12-2 | 0 | 315.37 | A |  | 1615 | 2 | 0.38 | 1560 | 1.06 | 68 | 33 | 470 | 7:50 | 18 | 18 | 0 | 0 |  | 0 | 18 |  | N2 | 2019-12-18 23:45 |  | 11 | 2019-12-18 23:24 | 32 |  |  |  |  | Y | [5 empty] | N |  |  |  | 0 | 6.58 | [23 empty] | 2.32 | 0 | A | [9 empty] | 0 | 0 | 111 | 0 | 0 | 0 | 0 | 502 | 0 | 0 | 0 | 0 | 0 | 0 |  |  | 5
2019-12-18 | A56180 | 1 | 고탄소 | AE1055LS |  | Al 탈산 | B | 21 | 27 | 52700 | 110.33 | A | B | B |  | 1 | 1 |  | 1520 | 1546 | 6500 |  |  | 6500 | 76.82 | 10 | 84610 | 1593 |  | Y | 50 | 41 | [7 empty] | 이호남 | 2 |  |  | Y |  |  |  | 101.75 | 13-1 | 0 | 270.79 | A |  | 1591 | 3 | 0.2 | 1546 | 0.76 | 62 | 26 | 269 | 4:29 | 25 | 25 | 114 | 0 |  | 0 |  |  | N2 | 2019-12-18 23:34 | 2019-12-18 23:54 | 20 | 2019-12-18 23:33 | 21 |  |  |  |  | Y |  |  |  | Y | [5 empty] | 0 | 400.62 | [23 empty] | 11.09 | 0 | A | [9 empty] | 0 | 0 | 761 | 21 | 0 | 0 | 0 | 933 | 0 | 649 | 147 | 0 | 0 | 19
2019-12-18 | B56142 | 2 | 고탄소 | AE5180M |  | Si 탈산 | B | 19 | 75 | 48200 | 96.37 | B | B |  | B | 1 |  | 1 | 1530 | 1555 | 7200 |  |  | 7200 | 75.67 | 17 | 95149 | 1607 |  | Y | 46 | 39 | [7 empty] | 최남길 | 2 |  |  |  |  | Y |  | 105 | 12-4 | 268.45 | 0 | A |  | 1605 | 1 | 0.06 | 1541 | 1.48 | 74 | 40 | 208 | 3:28 | 15 | 23 | 0 | 0 |  | 0 | 0 |  | AR | 2019-12-19 00:23 | 2019-12-19 00:59 | 36 | 2019-12-19 00:12 | 47 |  |  |  |  | Y |  | Y | Y | [5 empty] | 4.5 | 21.35 | 0 | [20 empty] | 0.44 |  |  | 0.04 | 0.04 | A | [9 empty] | 1506 | 0 | 51 | 10 | 0 | 189 | 0 | 709 | 0 | 0 | 0 | 0 | 0 | 21
2019-12-18 | C53707 | 3 | 중탄소 | SFMN438V | 연주종료 | Si 탈산 | T | 5 | 66 |  | 115.47 | B | B | B |  | 1 |  | 1 | 1535 | 1558 | 7700 |  |  | 7700 | 78.35 | 36 | 98280 | 1631 |  | Y | 49 | 43 | [7 empty] | 박재승 | 3 |  |  |  |  | Y |  | 153.1 |  | 0 | 280.08 | A |  | 1623 | 2 | 0.39 | 1563 | 1.22 | 71 | 30 | 489 | 8:09 | 18 | 18 | 0 | 0 |  | 0 | 15 |  | N2 | 2019-12-19 00:58 |  | 11 | 2019-12-19 00:40 | 28 |  |  |  |  | Y | [5 empty] | N |  |  |  | 0 | 4.69 | [23 empty] | 2.32 | 0 | A | [9 empty] | 0 | 0 | 67 | 0 | 0 | 0 | 0 | 600 | 0 | 0 | 0 | 0 | 0 | 18 |  |  | 5
2019-12-18 | A56181 | 1 | 고탄소 | AE1055LS |  | Al 탈산 | B | 18 | 36 | 51900 | 85.25 | B | B | B |  | 1 | 1 |  | 1520 | 1538 | 5500 |  |  | 5500 | 54.17 | 12 | 101532 | 1592 |  | Y | 46 | 34 | [7 empty] | 이호남 | 2 |  |  | Y |  |  |  | 104.75 | 13-2 | 0 | 298.87 | A |  | 1592 | 3 | 0.2 | 1553 | 1 | 69 | 27 | 275 | 4:35 | 25 | 25 | 115 | 0 |  | 0 |  |  | N2 | 2019-12-19 00:28 | 2019-12-19 00:53 | 25 | 2019-12-19 00:27 | 26 |  |  |  |  | Y |  |  |  | Y | [5 empty] | 0 | 260.58 | [23 empty] | 12.09 | 0 | A | [9 empty] | 54 | 0 | 886 | 13 | 0 | 0 | 0 | 774 | 0 | 601 | 0 | 0 | 0 | 13
2019-12-18 | B56143 | 2 | 고탄소 | AE5180M |  | Si 탈산 | B | 36 | 25 | 52950 | 99.63 | B | B |  | B | 1 |  | 1 | 1530 | 1544 | 5900 |  |  | 5900 | 58.56 | 18 | 100746 | 1624 |  | Y | 35 | 31 | [7 empty] | 최남길 | 2 |  |  |  |  | Y |  | 101.55 | 13-1 | 179.58 | 0 | A |  | 1602 | 1 | 0.07 | 1528 | 1.68 | 61 | 30 | 224 | 3:44 | 15 | 21 | 0 | 0 |  | 0 | 0 |  | AR | 2019-12-19 01:36 | 2019-12-19 02:06 | 29 | 2019-12-19 01:16 | 50 |  |  |  |  | Y |  | Y | Y | [5 empty] | 4.2 | 20.92 | 0 | [20 empty] | 0.86 |  |  | 0.11 | 0.11 | A | [9 empty] | 1344 | 0 | 240 | 0 | 0 | 209 | 0 | 690 | 0 | 0 | 0 | 0 | 0 | 215 |  |  | 5
2019-12-18 | A56182 | 1 | 고탄소 | AE1055LS |  | Al 탈산 | B | 6 | 11 | 53500 | 85 | B | B | B |  | 1 | 1 |  | 1520 | 1568 | 4900 |  |  | 4900 | 48.26 | 12 | 101532 | 1594 |  | Y | 46 | 31 | [7 empty] | 이호남 | 2 |  |  | Y |  |  |  | 107.15 | 14-1 | 0 | 239.27 | A |  | 1585 | 3 | 0.2 | 1555 | 0.77 | 71 | 29 | 254 | 4:14 | 25 | 25 | 116 | 0 |  | 0 |  |  | N2 | 2019-12-19 01:31 | 2019-12-19 01:54 | 23 | 2019-12-19 01:30 | 24 |  |  |  |  | Y |  |  |  | Y | [5 empty] | 0 | 258.89 | [23 empty] | 13.26 | 0 | A | [9 empty] | 20 | 0 | 886 | 27 | 0 | 0 | 0 | 1046 | 0 | 797 | 0 | 0 | 0 | 31
2019-12-18 | C53708 | 3 | 중탄소 | SFMN438V | 연주종료 | Si 탈산 | T | 31 | 57 | 49200 | 114.43 | B | B | B |  | 1 |  | 1 | 1535 | 1519 | 7900 |  |  | 7900 | 87.69 | 33 | 90090 | 1643 |  | Y | 60 | 39 |  |  | C53705 | 05 |  |  |  | 박재승 | 3 |  | N | Y |  | Y |  | 93.6 | 11-6 | 0 | 367.42 | A |  | 1623 | 2 | 0.38 | 1555 | 2 | 63 | 22 | 442 | 7:22 | 18 | 18 | 0 | 0 |  | 0 | 18 |  | N2 | 2019-12-19 02:12 |  | 11 | 2019-12-19 01:52 | 31 |  |  |  |  | Y | [5 empty] | N |  |  |  | 0 | 5.11 | [23 empty] | 2.32 | 0 | A | [9 empty] | 0 | 0 | 35 | 0 | 0 | 0 | 0 | 515 | 0 | 0 | 0 | 0 | 0 | 45 |  |  | 5
2019-12-18 | B56144 | 2 | 고탄소 | AE5180M |  | Si 탈산 | B | 29 | 71 | 50050 | 92.52 | B | B |  | B | 1 |  | 1 | 1530 | 1574 | 6600 |  |  | 6600 | 65.51 | 18 | 100746 | 1605 | 360 | Y | 42 | 37 | [7 empty] | 최남길 | 2 |  |  |  |  | Y |  | 103.45 | 12-3 | 207.67 | 0 | A |  | 1591 | 1 | 0.06 | 1535 | 1.23 | 68 | 31 | 271 | 4:31 | 15 | 20 | 0 | 0 |  | 0 | 0 |  | AR | 2019-12-19 02:28 | 2019-12-19 03:10 | 42 | 2019-12-19 02:17 | 54 |  |  |  |  | Y |  | Y | Y | [5 empty] | 4.2 | 15.29 | 0 | [20 empty] | 0.55 |  |  | 0.11 | 0.11 | A | [9 empty] | 1343 | 0 | 33 | 10 | 0 | 169 | 0 | 961 | 0 | 204 | 0 | 0 | 0 | 36
2019-12-18 | A56183 | 1 | 고탄소 | AE1055LS |  | Al 탈산 | B | 38 | 53 | 51600 | 81.87 | B | B | B |  | 1 | 1 |  | 1520 | 1533 | 5300 |  |  | 5300 | 52.2 | 12 | 101532 | 1595 |  | Y | 42 | 33 | [7 empty] | 이호남 | 2 |  | Y | N |  |  |  | 102.15 | 12-6 | 0 | 237.78 | A |  | 1595 | 3 | 0.2 | 1558 | 0.95 | 74 | 30 | 280 | 4:40 | 25 | 25 | 117 | 0 |  | 0 |  |  | N2 | 2019-12-19 02:28 | 2019-12-19 02:58 | 30 | 2019-12-19 02:27 | 32 |  |  |  |  | Y |  |  |  | Y | [5 empty] | 0 | 262.52 | [23 empty] | 27.44 | 0 | A | [9 empty] | 63 | 0 | 881 | 35 | 0 | 0 | 0 | 682 | 0 | 673 | 0 | 0 | 0 | 9
2019-12-18 | C53709 | 3 | 중탄소 | SFMN438V | 연주종료 | Si 탈산 | T | 22 | 87 | 45900 | 116.93 | B | B | B |  | 1 |  | 1 | 1535 | 1534 | 7300 |  |  | 7300 | 74.28 | 36 | 98280 | 1640 |  | Y | 58 | 36 |  |  | C53706 | 05 |  |  |  | 박재승 | 3 |  | N | Y |  | Y |  | 99.45 | 11-7 | 0 | 297.54 | A |  | 1625 | 2 | 0.38 | 1564 | 1.56 | 72 | 27 | 463 | 7:43 | 18 | 18 | 0 | 0 |  | 0 | 15 |  | N2 | 2019-12-19 03:21 |  | 7 | 2019-12-19 03:02 | 27 |  |  |  |  | Y | [5 empty] | N |  |  |  | 0 | 5.3 | [23 empty] | 2.32 | 0 | A | [9 empty] | 0 | 0 | 76 | 0 | 0 | 0 | 0 | 495 | 0 | 0 | 0 | 0 | 0 | 14 |  |  | 5
2019-12-18 | B56145 | 2 | 고탄소 | AE5180M |  | Si 탈산 | B | 10 | 23 | 52800 | 91.32 | B | B |  | B | 1 |  | 1 | 1530 | 1535 | 7200 |  |  | 7200 | 67.71 | 19 | 106343 | 1614 |  | Y | 44 | 36 |  |  | A56181 | 07 |  |  |  | 최남길 | 3 |  |  |  |  | Y |  | 108.9 | 13-10 | 207.17 | 0 | A |  | 1599 | 1 | 0.07 | 1546 | 1.36 | 79 | 35 | 202 | 3:22 | 15 | 21 | 0 | 0 |  | 0 | 0 |  | AR | 2019-12-19 03:25 | 2019-12-19 04:17 | 52 | 2019-12-19 03:14 | 63 |  |  |  |  | Y |  | Y | Y | [5 empty] | 3.3 | 15.77 | 0 | [20 empty] | 0.51 |  |  | 0.14 | 0.14 | A | [9 empty] | 1421 | 0 | 226 | 10 | 0 | 194 | 0 | 758 | 0 | 0 | 0 | 0 | 0 | 40
2019-12-18 | A56184 | 1 | 고탄소 | AE1055LS | 연주종료 | Al 탈산 | B | 21 | 28 | 51500 | 89.32 | B | B | B |  | 1 | 1 |  | 1520 | 1578 | 5500 |  |  | 5500 | 50.23 | 14 | 109506 | 1592 |  | Y | 49 | 34 | [7 empty] | 이호남 | 2 |  |  | Y |  |  |  | 109.35 | 13-9 | 0.03 | 127.89 | A |  | 1592 | 3 | 0.2 | 1556 | 0.92 | 72 | 0 | 287 | 4:47 | 25 | 25 | 118 | 0 |  | 0 |  |  | N2 | 2019-12-19 03:30 | 2020-01-02 09:57 | 20548 | 2019-12-19 03:27 | 20550 |  |  |  |  | Y |  |  |  | Y | [5 empty] | 0 | 260.25 | [23 empty] | 0.07 | 0 | A | [9 empty] | 0 | 0 | 822 | 33 | 0 | 0 | 0 | 1190 | 0 | 844 | 0 | 0 | 0 | 25
2019-12-18 | C53710 | 3 | 중탄소 | SFMN438V | 연주종료 | Si 탈산 | T | 15 | 70 | 48550 | 123.35 | B | B | B |  | 1 |  | 1 | 1535 | 1517 | 8100 |  |  | 8100 | 82.42 | 36 | 98280 | 1576 |  | Y | 52 | 41 |  |  | C53707 | 05 |  |  |  | 박재승 | 3 |  |  | Y |  | Y |  | 103.55 | 12-4 | 0 | 391.05 | A |  | 1622 | 2 | 0.38 | 1559 | 1.31 | 67 | 32 | 676 | 11:16 | 18 | 18 | 0 | 0 |  | 0 | 15 |  | N2 | 2019-12-19 04:39 |  | -1 | 2019-12-19 04:16 | 22 |  |  |  |  | Y | [5 empty] | N |  |  |  | 0 | 5.96 | [23 empty] | 2.32 | 0 | A | [9 empty] | 0 | 0 | 1401 | 0 | 0 | 0 | 0 | 401 | 0 | 0 | 0 | 0 | 0 | 8 |  |  | 5
2019-12-18 | B56146 | 2 | 고탄소 | AE5180M |  | Si 탈산 | B | 18 | 37 | 52000 | 118.72 | B | B |  | B | 1 |  | 1 | 1530 | 1585 | 7900 |  |  | 7900 | 78.42 | 18 | 100746 | 1624 |  | Y | 55 | 45 |  |  | A56182 | 07 | [11 empty] | 112.6 | 13-10 | 294.82 | 0 | A |  | 1604 | 1 | 0.06 | 1548 | 1.32 | 81 | 35 | 217 | 3:37 | 15 | 21 | 0 | 0 |  | 0 | 0 |  | AR | 2019-12-19 04:50 | 2019-12-19 05:28 | 38 | 2019-12-19 04:24 | 64 |  |  |  |  | Y |  | Y | Y | [5 empty] | 3 | 14.57 | 0 | [20 empty] | 0.95 |  |  | 0.14 | 0.14 | A | [9 empty] | 1439 | 0 | 293 | 10 | 0 | 183 | 0 | 760 | 0 | 460 | 0 | 0 | 0 | 30
2019-12-18 | C53711 | 3 | 중탄소 | SFMN438V | 연주종료 | Si 탈산 | T | 5 | 67 | 49750 | 114.87 | B | B | B |  | 1 |  | 1 | 1535 | 1541 | 8100 |  |  | 8100 | 76.08 | 39 | 106470 | 1633 |  | Y | 57 | 42 |  |  | C53708 | 05 |  |  |  | 박재승 | 3 |  |  | Y |  | Y |  | 111.3 | 13-2 | 0 | 326.16 | A |  | 1624 | 2 | 0.38 | 1567 | 1.33 | 75 | 37 | 674 | 11:14 | 18 | 18 | 0 | 0 |  | 0 | 10 |  | N2 | 2019-12-19 05:42 |  | 9 | 2019-12-19 05:27 | 24 |  |  |  |  | Y | [5 empty] | N |  |  |  | 0 | 5.76 | [23 empty] | 2.32 | 0 | A | [9 empty] | 0 | 0 | 100 | 0 | 0 | 0 | 0 | 549 | 0 | 0 | 0 | 0 | 0 | 10 |  |  | 5
2019-12-18 | B56147 | 2 | 고탄소 | AE5180M |  | Si 탈산 | B | 6 | 12 | 54050 | 115.68 | B | B |  | B | 1 |  | 1 | 1530 | 1534 | 7200 |  |  | 7200 | 71.47 | 18 | 100746 | 1614 |  | Y | 41 | 36 | [7 empty] | 최남길 | 2 |  |  |  |  | Y |  | 109.35 | 14-3 | 239 | 0 | A |  | 1597 | 1 | 0.12 | 1533 | 1.3 | 66 | 28 | 375 | 6:15 | 15 | 20 | 0 | 0 |  | 0 | 0 |  | AR | 2019-12-19 05:54 | 2019-12-19 06:37 | 43 | 2019-12-19 05:19 | 78 | [6 empty] | Y | Y | [6 empty] | 22.46 | 0 | [20 empty] | 0.81 |  |  | 0.02 | 0.02 | A | [9 empty] | 1301 | 0 | 61 | 0 | 0 | 183 | 0 | 899 | 0 | 0 | 0 | 0 | 0 | 45
2019-12-18 | B56148 | 2 | 고탄소 | AE5180M |  | Si 탈산 | B | 36 | 26 | 52750 | 121.12 | B | B |  | D | 1 |  | 1 | 1530 | 1567 | 7700 |  |  | 7700 | 76.43 | 18 | 100746 | 1614 |  | Y | 48 | 41 | [7 empty] | 최남길 | [5 empty] | Y |  |  |  | 327.55 | 0 | A |  | 1619 | 1 | 0.11 | 1543 | 0 | 76 | 33 | 333 | 5:33 | 15 | 21 | 0 | 0 |  | 0 | 0 |  | AR | 2019-12-19 06:55 | 2019-12-19 07:47 | 53 | 2019-12-19 06:24 | 83 |  |  |  |  | Y |  | Y | Y | [5 empty] | 3.5 | 23.31 | 0 | [20 empty] | 0.77 |  |  | 0.1 | 0.1 | A | [9 empty] | 1140 | 0 | 80 | 0 | 0 | 234 | 0 | 995 | 0 | 0 | 0 | 0 | 0 | 52
2019-12-18 | C53712 | 3 | 중탄소 | SFMN438V | 연주종료 | Si 탈산 | T | 19 | 76 | 47650 | 107.7 | B | B | D |  | 1 |  | 1 | 1535 | 1534 | 8300 |  |  | 8300 | 84.45 | 36 | 98280 | 1646 |  | N | 57 | 42 |  |  | C53709 | 05 |  |  |  | 박재승 | 3 |  |  | Y |  | Y |  | 102 | 12-1 | 0 | 332.12 | A |  | 1637 | 2 | 0.38 | 1557 | 2.29 | 65 | 31 | 484 | 8:04 | 18 | 18 | 0 | 0 |  | 0 | 10 |  | N2 | 2019-12-19 06:50 |  | 20 | 2019-12-19 06:34 | 37 |  |  |  |  | Y | [5 empty] | N |  |  |  | 0 | 5 | [23 empty] | 0 | 0.39 | A | [9 empty] | 0 | 0 | 171 | 0 | 0 | 0 | 0 | 561 | 0 | 0 | 0 | 0 | 0 | 15 |  |  | 2
2019-12-18 | B56149 | 2 | 고탄소 | AE5180M | 연주종료 | Si 탈산 | B | 29 | 72 | 50050 | 160.77 | B | D |  | D | 1 |  | 1 | 1530 | 1596 | 6100 |  |  | 6100 | 57.27 | 18 | 106522 | 1627 |  | Y | 57 | 35 | [7 empty] | 김익규 | 3 | [6 empty] | 88.05 | 10-8 | 201.75 | 0 | A |  | 1616 | 1 | 0.16 | 1542 | 0.82 | 75 | 42 | 290 | 4:50 | 15 | 24 | 0 | 0 |  | 0 | 0 |  | AR | 2019-12-19 08:37 | 2019-12-19 08:56 | 19 | 2019-12-19 08:12 | 44 |  |  |  |  | Y |  | Y | Y | [5 empty] | 5.8 | 40.32 | 0 | [20 empty] | 0.64 |  |  | 0.09 | 0.09 | A | [9 empty] | 1107 | 0 | 268 | 0 | 0 | 271 | 0 | 1270 | 0 | 400 | 0 | 0 | 0 | 55
2019-12-19 | C53713 | 3 | 중탄소 | SFMN438V | 연주종료 | Si 탈산 | T | 22 | 88 | 46550 | 106.62 | D | D | D |  | 1 |  | 1 | 1535 | 1766 | 7900 |  |  | 7900 | 74.2 | 39 | 106470 | 1642 |  | Y | 53 | 41 | [15 empty] | 109.85 | 12-6 | 0 | 290.21 | A |  | 1638 | 2 | 0.38 | 1565 | 2.09 | 73 | 27 | 430 | 7:10 | 18 | 19 | 0 | 0 |  | 0 | 10 |  | N2 | 2019-12-19 08:03 |  | 20 | 2019-12-19 07:44 | 39 |  |  |  |  | Y | [5 empty] | N |  |  |  | 0 | 5.16 | [23 empty] | 0 | 0.62 | A | [9 empty] | 0 | 0 | 1978 | 0 | 0 | 0 | 0 | 395 | 0 | 0 | 0 | 0 | 0 | 17 |  |  | 2
2019-12-19 | C53714 | 3 | 중탄소 | SFMN438V | TUNDISH교체전 | Si 탈산 | T | 15 | 71 | 48350 | 118.08 | D | D | D |  | 1 |  | 1 | 1535 | 1564 | 7400 |  |  | 7400 | 77.45 | 35 | 95550 | 1645 |  | Y | 45 | 42 | [15 empty] | 105.5 | 12-5 | 0 | 186.44 | A |  | 1639 | 2 | 0.39 | 1564 | 1.47 | 72 | 41 | 479 | 7:59 | 18 | 18 | 0 | 0 |  | 0 | 10 |  | N2 | 2019-12-19 09:24 |  | 14 | 2019-12-19 09:02 | 37 |  |  |  |  | Y | [5 empty] | N |  |  |  | 0 | 5.68 | [23 empty] | 0 | 0.52 | A | [9 empty] | 0 | 0 | 383 | 20 | 0 | 0 | 0 | 551 | 0 | 0 | 0 | 0 | 0 | 5 |  |  | 2
2019-12-19 | C53715 | 3 | 저탄소 | SCM420HT | 연주시작 | Al 탈산 | T | 5 | 68 | 49950 | 139.13 | D | D | D |  | 1 |  | 1 | 1550 | 1520 | 12300 |  |  | 12300 | 124.38 | 36 | 98892 | 1641 | 355 | Y | 71 | 63 | [15 empty] | 107.9 | 12-8 | 304.39 | 78.73 | A |  | 1656 | 2 | 0.39 | 1593 | 1.97 | 83 | 45 | 355 | 5:55 | 13 | 13 | 0 | 0 |  | 0 | 30 |  | N2 | 2019-12-19 11:26 |  | 18 | 2019-12-19 10:50 | 53 |  |  |  |  | Y | [5 empty] | N |  |  |  | 1.4 | 0 | [23 empty] | 1.53 | 0 | B | [9 empty] | 494 | 1118 | 0 | 783 | 0 | 0 | 0 | 806 | 0 | 300 | 0 | 0 | 0 | 0 |  |  | 14 |  | 1
2019-12-19 | C53716 | 3 | 저탄소 | SCM420HT | 연주종료 | Al 탈산 | T | 21 | 29 | 52400 | 111.48 | D | D | D |  | 1 |  | 1 | 1550 | 1549 | 9000 |  |  | 9000 | 91.01 | 36 | 98892 | 1658 |  | Y | 67 | 48 | [15 empty] | 97 | 12-5 | 144.07 | 83.84 | A |  | 1643 | 2 | 0.39 | 1583 | 1.94 | 73 | 51 | 371 | 6:11 | 13 | 16 | 0 | 0 |  | 0 | 10 |  | N2 | 2019-12-19 12:33 |  | 19 | 2019-12-19 12:19 | 34 |  |  |  |  | Y | [5 empty] | Y |  |  |  | 0.23 | 1.45 | [23 empty] | 0.16 | 0 | A | [9 empty] | 1018 | 534 | 97 | 721 | 0 | 0 | 0 | 1465 | 0 | 299 | 0 | 0 | 0 | 0 |  |  | 5
2019-12-19 | C53717 | 3 | 저탄소 | SCM420HT | 연주종료 | Al 탈산 | T | 19 | 77 | 48300 | 89.45 | D | D | D |  | 1 |  | 1 | 1550 | 1535 | 8500 |  |  | 8500 | 93.77 | 33 | 90651 | 1612 |  | Y | 55 | 43 | [15 empty] | 100.3 | 11-9 | 140.59 | 32.37 | A |  | 1631 | 2 | 0.4 | 1582 | 1.75 | 72 | 26 | 361 | 6:01 | 13 | 13 | 0 | 0 |  | 0 | 10 |  | N2 | 2019-12-19 13:30 |  | 22 | 2019-12-19 13:23 | 29 |  |  |  |  | Y | [5 empty] | Y |  |  |  | 1.77 | 0 | [23 empty] | 0.41 | 0 | A | [9 empty] | 1152 | 465 | 43 | 224 | 0 | 0 | 0 | 728 | 0 | 302 | 0 | 0 | 0 | 8 |  |  | 5 | 0.2975
2019-12-19 | C53718 | 3 | 저탄소 | SCM420HT | 연주종료 | Al 탈산 | T | 22 | 89 | 47600 | 92.87 | D | A | A |  | 1 |  | 1 | 1550 | 1537 | 7800 |  |  | 7800 | 81.13 | 35 | 96145 | 1614 |  | Y | 54 | 40 | [15 empty] | 103 | 11-10 | 2.97 | 278.73 | A |  | 1623 | 2 | 0.4 | 1567 | 2.15 | 57 | 35 | 379 | 6:19 | 13 | 15 | 0 | 0 |  | 0 | 13 |  | N2 | 2019-12-19 14:47 |  | 7 | 2019-12-19 14:34 | 20 |  |  |  |  | Y | [5 empty] | Y |  |  | 4.7 | 2.72 | 0 | [23 empty] | 0 | 0 | A |  |  | 6.564 | 32.973 | 48.614 | 0.626 | 7.406 | 1.474 | 1420.13 | 652 | 826 | 152 | 0 | 0 | 0 | 0 | 721 | 0 | 299 | 0 | 0 | 0 | 6 |  |  | 5 | 0.0658
2019-12-19 | C53719 | 3 | 저탄소 | SCM420HT | 연주종료 | Al 탈산 | T | 5 | 69 | 50500 | 89.32 | A | A | A |  | 1 |  | 1 | 1550 | 1534 | 7000 |  |  | 7000 | 74.95 | 34 | 93398 | 1642 |  | Y | 40 | 35 |  |  | C53716 | 05 |  |  |  | 도주용 | 2 |  | Y |  |  | Y | 4 | 93.65 | 11-4 | 0 | 103.03 | A |  | 1643 | 2 | 0.38 | 1580 | 1.62 | 70 | 31 | 451 | 7:31 | 13 | 16 | 0 | 0 |  | 0 | 10 |  | N2 | 2019-12-19 15:48 |  | 14 | 2019-12-19 15:37 | 24 |  |  |  |  | Y | [5 empty] | Y |  |  | 6 | 0 | 13.48 | [23 empty] | 0 | 0 | A |  |  | 5.869 | 33.876 | 48.863 | 0.318 | 8.325 | 1.442 | 1420.13 | 559 | 701 | 36 | 695 | 0 | 0 | 0 | 599 | 0 | 299 | 101 | 0 | 0 | 18 |  |  |  | 0.1423
2019-12-19 | C53720 | 3 | 저탄소 | SCM420HT | 연주종료 | Al 탈산 | T | 29 | 73 | 49350 | 79.3 | A | A | A |  | 1 |  | 1 | 1550 | 1545 | 7400 |  |  | 7400 | 59.86 | 45 | 123615 | 1651 |  | Y | 41 | 32 | 래들가열상태 불량 |  | C53717 | 05 |  |  |  | 정종훈 | 2 |  | Y |  |  | Y |  | 99 | 11-9 | 0 | 26.86 | A |  | 1632 | 2 | 0.39 | 1574 | 2 | 64 | 26 | 362 | 6:02 | 13 | 14 | 0 | 0 |  | 0 | 10 |  | N2 | 2019-12-19 16:50 |  | 12 | 2019-12-19 16:41 | 22 |  |  |  |  | Y | [5 empty] | Y |  |  | 6 | 0 | 5.33 | [23 empty] | 0 | 0 | A | [9 empty] | 845 | 380 | 310 | 497 | 0 | 0 | 0 | 608 | 0 | 301 | 110 | 0 | 0 | 18
2019-12-19 | C53721 | 3 | 저탄소 | SCM420HK | 연주종료 | Al 탈산 | T | 15 | 72 | 49200 | 85.02 | A | A | A |  | 1 |  | 1 | 1550 | 1549 | 8890 |  |  | 8890 | 107.88 | 30 | 82410 | 1642 |  | Y | 44 | 39 | 래들가열상태 불량 |  | C53718 | 05 |  |  |  | 도주용 | 2 |  | Y |  |  | Y | 4 | 110.15 | 12-9 | 0 | 166.46 | A |  | 1631 | 2 | 0.38 | 1584 | 1.42 | 76 | 37 | 448 | 7:28 | 13 | 13 | 0 | 0 |  | 0 | 8 |  | N2 | 2019-12-19 18:00 |  | 8 | 2019-12-19 17:52 | 16 |  |  |  |  | Y | [5 empty] | Y |  |  | 3.5 | 0.12 | 5.5 | [23 empty] | 0 | 0.71 | B | [9 empty] | 700 | 953 | 64 | 1022 | 0 | 0 | 0 | 796 | 0 | 301 | 0 | 0 | 0 | 14
2019-12-19 | C53722 | 3 | 저탄소 | SCM420HK | TUNDISH교체전 | Al 탈산 | T | 19 | 78 | 48100 | 82.7 | A | A | A |  | 1 |  | 1 | 1550 | 1543 | 8000 |  |  | 8000 | 80.9 | 36 | 98892 | 1610 |  | Y | 41 | 37 | 래들가열상태 불량 |  | C53720 | 05 |  |  |  | 정종훈 | 2 |  | Y |  |  | N | 4 | 102.3 | 12-1 | 0 | 15.38 | A |  | 1641 | 2 | 0.38 | 1579 | 2.07 | 71 | 32 | 403 | 6:43 | 13 | 15 | 0 | 0 |  | 0 | 12 |  | N2 | 2019-12-19 19:05 |  | 17 | 2019-12-19 18:53 | 29 |  |  |  |  | Y | [5 empty] | N |  |  | 4 | 0 | 13.14 | [23 empty] | 0 | 0.71 | A | [9 empty] | 1112 | 599 | 71 | 993 | 0 | 0 | 0 | 623 | 0 | 300 | 0 | 0 | 0 | 0
2019-12-19 | C53723 | 3 | 중탄소 | SM43C | 연주시작 | Al 탈산 | T | 5 | 70 | 50600 | 116.65 | A | A | A |  | 1 |  | 1 | 1535 | 1542 | 9000 |  |  | 9000 | 91.01 | 36 | 98892 | 1669 | 362 | Y | 61 | 51 | [7 empty] | 도주용 | 2 |  | N |  |  | Y | 4 | 101.2 | 12-1 | 372.93 | 0 | A |  | 1653 | 2 | 0.42 | 1583 | 1.75 | 89 | 44 | 2 | 0:02 | 10 | 13 | 0 | 0 |  | 0 | 16 |  | N2 | 2019-12-19 21:24 |  | 19 | 2019-12-19 21:08 | 35 |  |  |  |  | Y | [5 empty] | N |  |  | 5 | 9.31 | 0.48 | [23 empty] | 0 | 0 | A | [9 empty] | 0 | 0 | 106 | 0 | 0 | 0 | 0 | 964 | 0 | 300 | 302 | 0 | 0 | 23 |  |  | 12 |  | 1
2019-12-19 | C53724 | 3 | 중탄소 | SM43C | 연주종료 | Al 탈산 | T | 29 | 74 | 50500 | 97.98 | A | A | B |  | 1 |  | 1 | 1535 | 1548 | 6300 |  |  | 6300 | 50.96 | 45 | 123615 | 1637 |  | Y | 42 | 35 | [15 empty] | 98.2 | 11-8 | 229.23 | 0 | A |  | 1628 | 2 | 0.4 | 1571 | 1.39 | 77 | 37 | 367 | 6:07 | 10 | 19 | 0 | 0 |  | 0 | 10 |  | N2 | 2019-12-19 22:27 |  | 25 | 2019-12-19 22:11 | 40 |  |  |  |  | Y | [5 empty] | Y |  |  |  | 3.92 | 0 | [23 empty] | 0.18 | 0 | A | [9 empty] | 0 | 0 | 234 | 0 | 0 | 0 | 0 | 707 | 0 | 300 | 200 | 0 | 0 | 15 |  |  | 5
2019-12-19 | C53725 | 3 | 중탄소 | SM45CB | 연주종료 | Si 탈산 | T | 15 | 73 | 49300 | 93.65 | A | B | B |  | 1 |  | 1 | 1535 | 1539 | 5800 |  |  | 5800 | 105.57 | 20 | 54940 | 1620 |  | Y | 42 | 32 | [15 empty] | 94.1 | 11-4 | 242.34 | 0 | A |  | 1610 | 2 | 0.42 | 1555 | 1.62 | 62 | 22 | 392 | 6:32 | 7 | 13 | 0 | 0 |  | 0 |  |  | N2 | 2019-12-19 23:25 |  | 35 | 2019-12-19 23:07 | 53 | [14 empty] | 3.82 | 0 | [23 empty] | 0.18 | 0 | A | [9 empty] | 0 | 0 | 17 | 0 | 0 | 0 | 0 | 399 | 0 | 300 | 0 | 0 | 0 | 8 |  |  | 5
2019-12-19 | C53726 | 3 | 중탄소 | SM45CB | 연주종료 | Si 탈산 | T | 19 | 79 | 47650 | 104.22 | B | B | B |  | 1 |  | 1 | 1535 | 1534 | 5900 |  |  | 5900 | 59.66 | 36 | 98892 | 1620 |  | Y | 49 | 32 |  |  | C53723 | 05 |  |  |  | 박재승 | 3 |  | N | Y |  |  |  | 97.95 | 11-7 | 233.34 | 0 | A |  | 1615 | 2 | 0.45 | 1558 | 2.19 | 65 | 25 | 364 | 6:04 | 7 | 9 | 0 | 0 |  | 0 | 20 |  | N2 | 2019-12-20 00:35 |  | 26 | 2019-12-20 00:06 | 55 |  |  |  |  | Y | [5 empty] | Y |  |  |  | 4.4 | 0 | [23 empty] | 0.18 | 0 | B | [9 empty] | 0 | 0 | 10 | 0 | 0 | 0 | 0 | 600 | 0 | 0 | 0 | 0 | 0 | 6 |  |  | 10
2019-12-19 | C53727 | 3 | 중탄소 | SM45CB | 연주종료 | Si 탈산 | T | 5 | 71 | 49100 | 98.8 | B | B | B |  | 1 |  | 1 | 1535 | 1510 | 7000 |  |  | 7000 | 59.26 | 43 | 118121 | 1613 |  | Y | 55 | 37 | [7 empty] | 박재승 | 3 |  |  | N |  | Y |  | 95 | 11-5 | 295.69 | 0 | A |  | 1607 | 2 | 0.42 | 1569 | 1.41 | 76 | 30 | 404 | 6:44 | 7 | 12 | 0 | 0 |  | 0 | 10 |  | N2 | 2019-12-20 01:39 |  | 31 | 2019-12-20 01:22 | 47 |  |  |  |  | Y | [5 empty] | Y |  |  |  | 5.2 | 0 | [23 empty] | 0.18 | 0 | A | [9 empty] | 0 | 0 | 0 | 0 | 0 | 0 | 0 | 645 | 0 | 0 | 0 | 0 | 0 | 0 |  |  | 5
2019-12-19 | C53728 | 3 | 중탄소 | SM45C | 연주종료 | Si 탈산 | T | 29 | 75 | 49300 | 102.07 | B | B | B |  | 1 |  | 1 | 1535 | 1519 | 6500 |  |  | 6500 | 94.65 | 25 | 68675 | 1615 | 359 | Y | 44 | 36 |  |  | C53725 | 05 |  |  |  | 박재승 | 3 |  |  | Y |  | Y |  |  |  | 173.65 | 0 | A |  | 1614 | 2 | 0.42 | 1557 | 1.54 | 64 | 28 | 356 | 5:56 | 10 | 16 | 0 | 0 |  | 0 | 10 |  | N2 | 2019-12-20 02:47 |  | 27 | 2019-12-20 02:24 | 50 |  |  |  |  | Y | [5 empty] | Y |  |  |  | 5.85 | 0 | [23 empty] | 0.18 | 0 | A | [9 empty] | 0 | 0 | 0 | 0 | 0 | 0 | 0 | 398 | 0 | 300 | 0 | 0 | 0 | 20 |  |  | 5
2019-12-19 | C53729 | 3 | 중탄소 | SM45C | TUNDISH교체전 | Si 탈산 | T | 15 | 74 | 48500 | 88.88 | B | B | B |  | 2 |  | 1 | 1535 | 1589 | 6600 |  |  | 6600 | 77.5 | 31 | 85157 | 1624 |  | Y | 45 | 33 |  | Y | C53726 | 05 |  |  |  | 박재승 | 3 |  |  | Y |  | Y |  | 89 | 10-9 | 114.07 | 0 | A |  | 1616 | 2 | 0.41 | 1560 | 2.33 | 67 | 38 | 326 | 5:26 | 10 | 18 | 0 | 0 |  | 0 | 10 |  | N2 | 2019-12-20 03:49 |  | 28 | 2019-12-20 03:28 | 49 |  |  |  |  | Y | [5 empty] | Y |  |  |  | 5.83 | 0 | [23 empty] | 0.18 | 0 | A | [9 empty] | 0 | 0 | 0 | 0 | 0 | 0 | 0 | 401 | 0 | 300 | 0 | 0 | 0 | 0 |  |  | 5
2019-12-19 | C53730 | 3 | 고탄소 | STB2I |  | Al 탈산 | I | 19 | 80 | 47400 | 113.67 | B | B | B |  | 2 |  | 1 | 1560 | 1541 | 8300 |  |  | 8300 | 83.67 | 16 | 99200 | 1600 |  | INGOT | 56 | 47 |  | Y | C53727 | 05 |  |  |  | 박재승 |  |  | Y |  |  | N |  | 104.1 | 12-2 | 322.19 | 0.02 | A |  | 1613 | 2 | 0.43 | 1537 | 1.65 | 82 |  | 403 | 6:43 | 25 | 31 | 0 | 0 |  | 0 | 15 |  | AR | 2019-12-20 05:16 |  | 23 | 2019-12-20 05:04 | [5 empty] | Y | [5 empty] | N |  |  |  | 15.2 | 0 | [18 empty] | 0.9 |  |  |  |  | 0.18 | 0 | A | [9 empty] | 54 | 1833 | 446 | 0 | 0 | 0 | 0 | 960 | 0 | 299 | 0 | 0 | 0 | 62
2019-12-19 | C53731 | 3 | 저탄소 | 16MNCRS5HM3 | 연주시작 | Si 탈산 | T | 5 | 72 | 49100 | 107.22 | B | B | D |  | 1 |  | 1 | 1550 | 1608 | 8200 |  |  | 8200 | 82.92 | 36 | 98892 | 1672 |  | Y | 65 | 42 | [7 empty] | 박재승 | 3 | [6 empty] | 101.95 | 12-2 | 0 | 417.23 | A |  | 1661 | 2 | 0.4 | 1598 | 2.63 | 87 | 42 | 401 | 6:41 | 13 | 13 | 0 | 0 |  | 0 | 10 |  | N2 | 2019-12-20 06:22 |  | 14 | 2019-12-20 06:03 | 33 |  |  |  |  | Y | [5 empty] | N |  |  |  | 6.15 | 0.19 | [23 empty] | 0.62 | 0 | A | [9 empty] | 580 | 765 | 0 | 1106 | 0 | 0 | 0 | 732 | 0 | 0 | 0 | 0 | 0 | 0 |  |  | 12 |  | 1
2019-12-19 | C53732 | 3 | 저탄소 | 16MNCRS5HM3 | TUNDISH교체전 | Si 탈산 | T | 29 | 76 | 49500 | 92.88 | B | D | D |  | 1 |  | 1 | 1550 | 1583 | 7400 |  |  | 7400 | 79.23 | 34 | 93398 | 1666 |  | Y | 45 | 40 | [7 empty] | 박재승 | 3 |  |  |  |  | Y |  | 97.2 | 11-7 | 96.53 | 90.95 | A |  | 1659 | 2 | 0.41 | 1588 | 2.03 | 77 | 44 | 441 | 7:21 | 13 | 18 | 0 | 0 |  | 0 | 10 |  | N2 | 2019-12-20 07:15 |  | 31 | 2019-12-20 07:02 | 44 |  |  |  |  | Y | [5 empty] | N |  |  |  | 1.53 | 5.82 | [23 empty] | 0 | 0.91 | A | [9 empty] | 623 | 622 | 0 | 1338 | 0 | 0 | 0 | 586 | 0 | 0 | 0 | 0 | 0 | 0 |  |  | 5
2020-01-02 | B56150 | 2 | 저탄소 | FPA-20NICRMOHM2 | 연주시작 | Si 탈산 | B | 16 | 58 | 50200 | 213.12 | B | B |  | B | 1 |  | 1 | 1555 | 1626 | 10300 |  |  | 10300 | 124.08 | 10 | 83010 | 1717 |  | Y | 136 | 53 | [7 empty] | 최남길 | 2 |  |  |  |  | Y |  | 93.6 | 11-6 | 0 | 186.33 | A |  | 1707 | 1 | 0.12 | 1600 | 1.93 | 92 | 45 | 277 | 4:37 | 16 | 20 | 0 | 0 | 100 | 0 | 0 |  | N2 | 2020-01-02 11:32 | 2020-01-02 11:48 | 16 | 2020-01-02 10:57 | 51 | [6 empty] | Y | Y | [6 empty] | 0 | 24.5 | [19 empty] | 1.9 |  |  |  | 0.14 | 0.14 | A | [9 empty] | 1190 | 10 | 57 | 416 | 0 | 0 | 0 | 1477 | 0 | 0 | 0 | 0 | 0 | 25 |  |  | 7 |  | 1
2020-01-02 | A56185 | 1 | 중탄소 | SM48CH |  | Si 탈산 | B | 6 | 13 | 54350 | 81.38 | B | B | B |  | 2 | 2 |  | 1530 | 1563 | 2300 | 8600 |  | 10900 | 128.83 | 10 | 84610 | 1619 |  | Y | 37 | 14 |  | Y | [5 empty] | 이호남 | 2 | [6 empty] | 89.55 | 11-10 | 0 | 33 | A |  | 1607 | 3 | 0.24 | 1565 | 0.98 | 74 | 40 | 216 | 3:36 | 16 | 16 | 3 | 0 |  | 0 |  |  | N2 | 2020-01-02 13:30 | 2020-01-02 13:59 | 29 | 2020-01-02 13:28 | 32 | [8 empty] | N | [5 empty] | 0 | 246.95 | [23 empty] | 0.01 | 0 | A | [9 empty] | 85 | 0 | 763 | 11 | 0 | 0 | 0 | 916 | 0 | 919 | 107 | 0 | 0 | 48
2020-01-02 | B56151 | 2 | 저탄소 | FPA-20NICRMOHM2 | 연주종료 | Si 탈산 | B | 10 | 24 | 54650 | 129.83 | B | B |  | B | 1 |  | 1 | 1555 | 1565 | 11200 |  |  | 11200 | 114.45 | 12 | 97858 | 1685 |  | Y | 68 | 54 | [7 empty] | 최남길 | 2 |  |  |  |  | Y |  | 100.65 | 12-10 | 0 | 354.29 | A |  | 1674 | 1 | 0.12 | 1587 | 1.74 | 79 | 32 | 272 | 4:32 | 16 | 17 | 0 | 0 |  | 0 | 0 |  | N2 | 2020-01-02 12:38 | 2020-01-02 13:05 | 27 | 2020-01-02 12:16 | 49 |  |  |  |  | Y |  | Y | Y | [5 empty] | 4 | 0 | 23.88 | [23 empty] | 0.09 | 0.09 | A | [9 empty] | 547 | 317 | 0 | 30 | 0 | 0 | 0 | 1253 | 0 | 0 | 0 | 0 | 0 | 10 |  |  | 5
2020-01-02 | A56186 | 1 | 중탄소 | SM48CH | 연주시작 | Si 탈산 | B | 36 | 27 | 49300 | 76.12 | B | B | B |  | 1 | 1 |  | 1530 | 1539 | 6400 |  |  | 6400 | 98.6 | 8 | 64906 | 1637 |  | Y | 40 | 34 | [7 empty] | 이호남 | 2 |  |  |  |  | Y |  | 95.15 | 12-4 | 0 | 39.86 | A |  | 1645 | 3 | 0.27 | 1590 | 1.62 | 99 | 47 | 265 | 4:25 | 16 | 20 | 2 | 0 |  | 0 |  |  | N2 | 2020-01-02 12:43 | 2020-01-02 13:05 | 22 | 2020-01-02 12:41 | 25 |  |  |  |  | Y |  |  |  | N | [5 empty] | 0 | 171.16 | [19 empty] | 2.35 |  |  |  | 0.27 | 7.24 | A | [9 empty] | 108 | 0 | 676 | 8 | 0 | 0 | 0 | 404 | 0 | 406 | 0 | 0 | 0 | 0 |  |  |  |  | 1
2020-01-02 | B56152 | 2 | 저탄소 | FPA-20NICRMOHM2 |  | Si 탈산 | B | 30 | 40 | 49600 | 224.93 | B | A |  | A | 3 |  | 3 | 1555 | 1505 | 9300 | 10900 | 10300 | 30500 | 367.43 | 10 | 83010 | 1684 | 345 | Y | 146 | 81 |  | Y | [5 empty] | 최남길 | 2 |  |  |  |  | Y |  | 102.7 | 12-9 | 0.01 | 459.24 | A |  | 1662 | 1 | 0.08 | 1597 | 1.02 | 89 | 45 | 270 | 4:30 | 16 | 16 | 0 | 0 | 80 | 0 | 0 |  | N2 | 2020-01-03 01:17 | 2020-01-03 01:40 | 23 | 2020-01-03 00:54 | 46 |  |  |  |  | Y |  | Y | Y | [5 empty] | 4.5 | 10.98 | 0 | [23 empty] | 0.36 | 0.36 | A | [9 empty] | 887 | 1080 | 297 | 469 | 0 | 0 | 0 | 2378 | 0 | 0 | 0 | 0 | 0 | 43 |  |  | 5
2020-01-02 | A56187 | 1 | 중탄소 | SM48CH |  | Si 탈산 | B | 35 | 1 | 54400 | 82.35 | B | B | D |  | 1 | 1 |  | 1530 | 1545 | 5700 |  |  | 5700 | 67.37 | 10 | 84610 | 1615 |  | Y | 47 | 31 | [7 empty] | 이호남 | 2 |  |  |  |  | Y |  | 94.8 | 12-9 | 0 | 214.83 | A |  | 1615 | 3 | 0.21 | 1552 | 1.75 | 61 | 22 | 282 | 4:42 | 16 | 16 | 4 | 0 |  | 0 |  |  | N2 | 2020-01-02 14:25 | 2020-01-02 14:53 | 28 | 2020-01-02 14:24 | 29 | [8 empty] | Y | [5 empty] | 0 | 179.9 | [23 empty] | 0.89 | 0 | A | [9 empty] | 62 | 0 | 693 | 22 | 0 | 0 | 0 | 407 | 0 | 406 | 0 | 0 | 0 | 42
2020-01-02 | B56153 | 2 | 저탄소 | FPA-20NICRMOHM2 | 연주시작,연주종료 | Si 탈산 | B | 11 | 65 | 49500 | 253.08 | B | D |  | D | 1 |  | 1 | 1555 | 1565 | 17600 |  |  | 17600 | 243.7 | 9 | 72221 | 1685 |  | Y | 179 | 83 | [7 empty] | 최남길 | 2 |  |  |  |  | Y |  | 90.9 | 11-2 | 0.89 | 610.72 | A |  | 1684 | 1 | 0.13 | 1593 | 0 | 85 | 27 | 288 | 4:48 | 16 | 20 | 0 | 0 |  | 0 | 0 |  | N2 | 2020-01-02 17:34 | 2020-01-02 17:41 | 7 | 2020-01-02 16:57 | 45 |  |  |  |  | Y |  | Y | Y | [5 empty] | 5.3 | 0 | 23.52 | [19 empty] | 2.26 |  |  |  | 0.17 | 0.17 | A | [9 empty] | 117 | 368 | 41 | 20 | 0 | 0 | 0 | 758 | 0 | 0 | 0 | 0 | 0 | 10 |  |  | 7
2020-01-02 | A56188 | 1 | 중탄소 | SM48CH |  | Si 탈산 | B | 16 | 59 | 48400 | 72 | D | D | D |  | 1 | 1 |  | 1530 | 1546 | 4700 |  |  | 4700 | 46.29 | 12 | 101532 | 1591 |  | Y | 39 | 33 | [7 empty] | 김덕진 | 2 |  |  | Y |  |  |  | 104.55 | 12-7 | 0 | 175.39 | A |  | 1591 | 3 | 0.3 | 1566 | 0.76 | 75 | 39 | 258 | 4:18 | 16 | 17 | 5 | 0 |  | 0 |  |  | N2 | 2020-01-02 15:17 | 2020-01-02 15:47 | 30 | 2020-01-02 15:16 | 31 |  |  |  |  | Y |  |  |  | Y | [5 empty] | 0 | 146.6 | [23 empty] | 0.91 | 6.32 | A | [9 empty] | 0 | 0 | 663 | 26 | 0 | 0 | 0 | 391 | 0 | 297 | 0 | 0 | 0 | 27
2020-01-02 | A56189 | 1 | 중탄소 | SM48CH |  | Si 탈산 | B | 36 | 28 | 50600 | 71.62 | D | D | D |  | 1 | 1 |  | 1530 | 1537 | 4700 |  |  | 4700 | 46.29 | 12 | 101532 | 1607 |  | Y | 39 | 27 | [7 empty] | 김덕진 | 2 |  |  | Y |  |  |  | 0 | 10-1 | 0 | 231.47 | A |  | 1607 | 3 | 0.22 | 1563 | 1.38 | 72 | 39 | 260 | 4:20 | 16 | 17 | 6 | 0 |  | 0 |  |  | N2 | 2020-01-02 16:26 | 2020-01-02 16:47 | 21 | 2020-01-02 16:25 | 22 | [8 empty] | Y | [5 empty] | 0 | 154.32 | [23 empty] | 0.91 | 25.75 | A | [9 empty] | 61 | 0 | 725 | 0 | 0 | 0 | 0 | 198 | 0 | 198 | 0 | 0 | 0 | 30
2020-01-02 | A56190 | 1 | 중탄소 | SM48CH |  | Si 탈산 | B | 6 | 14 | 52600 | 66.32 | D | D | D |  | 1 | 1 |  | 1530 | 1551 | 4400 |  |  | 4400 | 52 | 10 | 84610 | 1605 |  | Y | 43 | 23 | [7 empty] | 김덕진 | 2 |  | Y |  |  |  |  | 98.2 | 12-10 | 0 | 187.89 | A |  | 1605 | 3 | 0.21 | 1565 | 1.67 | 74 | 38 | 254 | 4:14 | 16 | 17 | 7 | 0 |  | 0 |  |  | N2 | 2020-01-02 17:22 | 2020-01-02 17:50 | 27 | 2020-01-02 17:22 | 28 |  |  |  |  | Y |  |  |  | Y | [5 empty] | 0 | 111.03 | [23 empty] | 0.91 | 26.69 | A | [9 empty] | 59 | 0 | 644 | 39 | 0 | 0 | 0 | 198 | 0 | 198 | 0 | 0 | 0 | 15
2020-01-02 | A56191 | 1 | 중탄소 | SM48CH |  | Si 탈산 | B | 35 | 2 | 53800 | 62.77 | D | D | D |  | 1 | 1 |  | 1530 | 1532 | 5100 |  |  | 5100 | 50.23 | 12 | 101532 | 1609 |  | Y | 40 | 29 | [7 empty] | 차승주 | 2 |  | Y | [6 empty] | 0 | 145.97 | A |  | 1609 | 3 | 0.22 | 1563 | 2 | 72 | 31 | 249 | 4:09 | 16 | 17 | 8 | 0 |  | 0 |  |  | N2 | 2020-01-02 18:19 | 2020-01-02 18:45 | 26 | 2020-01-02 18:18 | 27 | [8 empty] | Y | [5 empty] | 0 | 114.95 | [23 empty] | 0.91 | 27.64 | A | [9 empty] | 57 | 0 | 672 | 22 | 0 | 0 | 0 | 346 | 0 | 197 | 0 | 0 | 0 | 34
2020-01-02 | B56154 | 2 | 저탄소 | FPA-20NICRMOHM2 | 연주시작 | Si 탈산 | B | 1 | 63 | 50500 | 144.9 | D | A |  | A | 2 |  | 1 | 1555 | 1524 | 10300 | 9600 |  | 19900 | 199.78 | 12 | 99612 | 1709 |  | Y | 83 | 54 |  | Y | [5 empty] | 김익규 | 2 |  |  |  |  | Y |  | 96.4 | 11-8 | 76.1 | 138.16 | A |  | 1700 | 1 | 0.06 | 1615 | 1.55 | 107 | 56 | 300 | 5:00 | 16 | 20 | 0 | 0 |  | 0 | 0 |  | N2 | 2020-01-03 00:16 | 2020-01-03 00:30 | 14 | 2020-01-02 23:53 | 37 |  |  |  |  | Y |  | Y | Y | [5 empty] | 5 | 12.37 | 0.14 | [19 empty] | 2.18 |  |  |  | 0.8 | 0.8 | A | [9 empty] | 372 | 696 | 0 | 209 | 0 | 0 | 0 | 2359 | 0 | 0 | 0 | 0 | 0 | 0 |  |  | 5 |  | 1
2020-01-02 | A56192 | 1 | 중탄소 | SM48CH |  | Si 탈산 | B | 16 | 60 | 49300 | 61.22 | D | D | D |  | 1 | 1 |  | 1530 | 1572 | 3600 |  |  | 3600 | 42.55 | 10 | 84610 | 1606 |  | Y | 38 | 19 | [7 empty] | 김덕진 | 2 |  | Y |  |  |  |  | 0 | 10-1 | 0 | 158.66 | A |  | 1606 | 3 | 0.21 | 1569 | 1.54 | 78 | 40 | 239 | 3:59 | 16 | 17 | 9 | 0 |  | 0 |  |  | N2 | 2020-01-02 19:20 | 2020-01-02 19:47 | 28 | 2020-01-02 19:20 | 28 |  |  |  |  | Y |  |  |  | Y | [5 empty] | 0 | 121.86 | [23 empty] | 0.91 | 28.67 | A | [9 empty] | 78 | 0 | 697 | 0 | 0 | 0 | 0 | 197 | 0 | 197 | 0 | 0 | 0 | 30
2020-01-02 | B56155 | 2 | 저탄소 | SCM415C2 |  | Al 탈산 | I | 11 | 66 | 55050 | 138.67 | D | D |  | D | 1 |  | 1 | 1560 | 1564 | 12500 |  |  | 12500 | 144.01 | 14 | 86800 | 1685 | 362 | INGOT | 85 | 60 | 연주작업중단으로인해11호레들로교체후잉고트강종작업함(19:40) | [6 empty] | 김익규 | 0 | [8 empty] | 301.04 | 0 | A |  | 1679 | 1 | 0.09 | 1602 | 1.75 | 86 |  | 174 | 2:54 | 18 | 20 | 0 | 0 |  | 0 | 0 |  | N2 | 2020-01-02 21:16 |  | 36 | 2020-01-02 20:57 | [5 empty] | Y | [8 empty] | 4.5 | 14.3 | 0 | [18 empty] | 0.9 |  |  |  |  | 0.13 | 0.13 | A | [9 empty] | 756 | 471 | 104 | 70 | 0 | 203 | 0 | 1197 | 0 | 456 | 0 | 0 | 0 | 0
2020-01-02 | A56193 | 1 | 중탄소 | SM48CH | TUNDISH교체전 | Si 탈산 | B | 36 | 29 | 51300 | 64.8 | D | D | D |  | 1 | 1 |  | 1530 | 1540 | 4700 |  |  | 4700 | 46.6 | 12 | 100865 | 1613 |  | Y | 38 | 23 | [7 empty] | 김덕진 | 2 |  | Y |  |  |  |  | 0 | 10-1 | 0.1 | 279.8 | A |  | 1613 | 3 | 0.21 | 1566 | 1.74 | 75 | 39 | 246 | 4:06 | 16 | 17 | 10 | 0 |  | 0 |  |  | N2 | 2020-01-02 20:22 | 2020-01-02 20:46 | 24 | 2020-01-02 20:22 | 25 |  |  |  |  | Y |  |  |  | Y | [5 empty] | 0 | 141.65 | [23 empty] | 3.4 | 35.39 | A | [9 empty] | 71 | 0 | 718 | 18 | 0 | 0 | 0 | 198 | 0 | 198 | 0 | 0 | 0 | 15
2020-01-02 | A56194 | 1 | 고탄소 | P-STB3D | TUNDISH교체 | Si 탈산 | B | 6 | 15 | 52300 | 93.3 | D | D | D |  | 1 | 1 |  | 1520 | 1530 | 7100 |  |  | 7100 | 69.93 | 12 | 101532 | 1573 | 350 | Y | 48 | 45 | [15 empty] | 0 | 10-1 | 335.23 | 0 | A |  | 1573 | 3 | 0.21 | 1537 | 0.78 | 87 | 37 | 257 | 4:17 | 30 | 31 | 11 | 0 |  | 0 |  |  | AR | 2020-01-02 21:58 | 2020-01-02 22:19 | 22 | 2020-01-02 21:57 | 23 |  |  |  |  | Y |  |  |  | Y | [5 empty] | 181.26 | 0 | [19 empty] | 1.86 |  |  |  | 5.04 | 35.39 | A |  |  | 14.694 | 21.088 | 54.594 | 0.16 | 3.715 | 2.588 | 1607.59 | 0 | 36 | 1304 | 44 | 0 | 0 | 0 | 599 | 0 | 696 | 0 | 0 | 0 | 59 |  |  |  |  | 1
2020-01-02 | B56156 | 2 | 저탄소 | FPA-20NICRMOHM2 |  | Si 탈산 | B | 33 | 2 | 53100 | 152.9 | D | A |  | A | 3 |  | 1 | 1555 | 1565 | 12000 | 0 | 0 | 12000 | 144.56 | 10 | 83010 | 1682 |  | Y | 100 | 68 |  | Y | [5 empty] | 김익규 | 2 | [6 empty] | 82.9 | 11-5 | 77.98 | 140.12 | A |  | 1671 | 1 | 0.06 | 1596 | 1.97 | 88 | 33 | 234 | 3:54 | 16 | 16 | 0 | 0 |  | 0 | 0 |  | N2 | 2020-01-03 01:51 | 2020-01-03 02:38 | 47 | 2020-01-03 01:30 | 67 |  |  |  |  | Y |  | Y | Y | [5 empty] | 5 | 8.92 | 0 | [23 empty] | 0.2 | 0.2 | A | [9 empty] | 0 | 393 | 0 | 441 | 0 | 0 | 0 | 927 | 0 | 0 | 0 | 0 | 0 | 0 |  |  | 5
2020-01-02 | A56195 | 1 | 고탄소 | P-STB3D |  | Si 탈산 | B | 35 | 3 | 52900 | 91.23 | D | A | A |  | 1 | 1 |  | 1520 | 1571 | 5300 |  |  | 5300 | 62.64 | 10 | 84610 | 1582 |  | Y | 42 | 32 | [7 empty] | 김덕진 | 3 |  | Y |  |  |  |  | 106.85 | 14-2 | 237.54 | 0 | A |  | 1582 | 3 | 0.2 | 1511 | 1.48 | 61 | 23 | 261 | 4:21 | 30 | 31 | 12 | 0 |  | 0 |  |  | AR | 2020-01-02 23:06 | 2020-01-02 23:29 | 23 | 2020-01-02 23:04 | 25 |  |  |  |  | Y |  |  |  | Y | [5 empty] | 194.72 | 0 | [23 empty] | 11.9 | 35.39 | A |  |  | 14.552 | 20.854 | 54.721 | 0.16 | 3.76 | 2.624 | 1611.49 | 0 | 0 | 1260 | 61 | 0 | 0 | 0 | 445 | 0 | 300 | 0 | 0 | 0 | 58 |  |  |  | 0
2020-01-02 | A56196 | 1 | 고탄소 | P-STB3D |  | Si 탈산 | B | 21 | 30 | 52000 | 101.38 | A | A | A |  | 1 | 1 |  | 1520 | 1532 | 7900 |  |  | 7900 | 116.71 | 8 | 67688 | 1551 |  | Y | 57 | 47 | [7 empty] | 정용태 | 3 |  |  |  |  | Y |  | 102 | 12-10 | 317.7 | 0 | A |  | 1551 | 3 | 0.2 | 1511 | 0.93 | 61 | 13 | 254 | 4:14 | 30 | 31 | 13 | 0 |  | 0 |  |  | AR | 2020-01-03 00:16 | 2020-01-03 00:46 | 30 | 2020-01-03 00:15 | 31 | [8 empty] | Y | [5 empty] | 176.44 | 0 | [23 empty] | 13.18 | 35.39 | A |  |  | 16.779 | 18.754 | 53.77 | 0.237 | 3.204 | 2.867 | 1705.73 | 0 | 39 | 1195 | 46 | 0 | 0 | 0 | 893 | 0 | 594 | 0 | 0 | 0 | 39 |  |  |  | 0
2020-01-02 | B56157 | 2 | 고탄소 | P-STB3D |  | Si 탈산 | B | 36 | 30 | 53250 | 84.58 | A | A | A |  | 2 | 1 |  | 1530 | 1532 | 7600 | 0 |  | 7600 | 64.16 | 14 | 118454 | 1556 |  | Y | 53 | 48 |  | Y | [5 empty] | 임현진 | 2 | [6 empty] | 109.35 | 13-8 | 405.84 | 0.02 | A |  | 1556 | 3 | 0.22 | 1525 | 1 | 75 | 37 | 249 | 4:09 | 30 | 21 | 14 | 0 |  | 0 |  |  | AR | 2020-01-03 01:49 | 2020-01-03 02:00 | 11 | 2020-01-03 01:48 | 11 | [14 empty] | 113.12 | 0 | [20 empty] | 1.13 |  |  | 14.81 | 35.39 | B |  |  | 17.091 | 18.612 | 54.543 | 0.211 | 3.191 | 2.93 | 1705.73 | 0 | 27 | 1274 | 69 | 0 | 0 | 0 | 2102 | 0 | 396 | 0 | 0 | 0 | 0
2020-01-02 | B56158 | 2 | 저탄소 | FPA-20NICRMOHM2 |  | Si 탈산 | B | 16 | 61 | 51700 | 105.83 | A | A |  | A | 1 |  | 1 | 1555 | 1565 | 8600 |  |  | 8600 | 86.33 | 12 | 99612 | 1656 |  | Y | 48 | 43 | [7 empty] | 임현진 | 2 |  |  |  |  | Y |  | 99.4 | 12-1 | 0 | 239.82 | A |  | 1640 | 1 | 0.06 | 1578 | 1.34 | 70 | 24 | 188 | 3:08 | 16 | 16 | 0 | 0 |  | 0 | 0 |  | N2 | 2020-01-03 03:12 | 2020-01-03 03:39 | 27 | 2020-01-03 02:52 | 47 | [6 empty] | Y | Y | [6 empty] | 8.43 | 0 | [23 empty] | 0.32 | 0.32 | B | [9 empty] | 825 | 279 | 22 | 623 | 0 | 0 | 0 | 468 | 0 | 0 | 0 | 0 | 0 | 12
2020-01-02 | A56197 | 1 | 고탄소 | P-STB3D |  | Si 탈산 | B | 6 | 16 | 50900 | 89.52 | A | A | A |  | 1 | 1 |  | 1520 | 1535 | 6500 |  |  | 6500 | 76.82 | 10 | 84610 | 1572 |  | Y | 44 | 42 |  |  | A56195 |  |  |  |  | 정용태 | 3 |  | Y |  |  |  |  | 107.05 | 13-9 | 266.18 | 0 | A |  | 1572 | 3 | 0.21 | 1519 | 1.15 | 69 | 39 | 256 | 4:16 | 30 | 31 | 15 | 0 |  | 0 |  |  | AR | 2020-01-03 03:04 | 2020-01-03 03:18 | 14 | 2020-01-03 03:04 | 14 | [14 empty] | 182.28 | 0 | [23 empty] | 16.13 | 35.39 | A |  |  | 15.508 | 18.632 | 52.782 | 0.124 | 3.403 | 2.832 | 1680.42 | 0 | 0 | 1150 | 66 | 0 | 0 | 0 | 593 | 0 | 596 | 0 | 0 | 0 | 36 |  |  |  | 0
2020-01-02 | B56159 | 2 | 저탄소 | FPA-20NICRMOHM2 |  | Si 탈산 | B | 33 | 3 | 53500 | 130.88 | A | A |  | A | 1 |  | 1 | 1555 | 1546 | 11800 |  |  | 11800 | 142.15 | 10 | 83010 | 1676 | 347 | Y | 71 | 57 |  |  | B56152 | 17 |  |  |  | 임현진 | 2 |  |  |  |  | Y |  | 101.1 | 13-6 | 0 | 320.75 | A |  | 1648 | 1 | 0.05 | 1591 | 1.19 | 83 | 37 | 201 | 3:21 | 16 | 16 | 0 | 0 |  | 0 | 0 |  | N2 | 2020-01-03 04:41 | 2020-01-03 04:54 | 13 | 2020-01-03 04:24 | 30 |  |  |  |  | Y |  | Y | Y | [5 empty] | 5 | 9 | 0 | [23 empty] | 0.48 | 0.48 | A | [9 empty] | 606 | 218 | 0 | 537 | 0 | 0 | 0 | 2008 | 0 | 0 | 0 | 0 | 0 | 12 |  |  | 7
2020-01-02 | A56198 | 1 | 고탄소 | P-STB3D |  | Si 탈산 | B | 35 | 4 | 53700 | 92.47 | A | A | A |  | 1 | 1 |  | 1520 | 1567 | 6400 |  |  | 6400 | 63.03 | 12 | 101532 | 1565 |  | Y | 50 | 39 |  |  | A56196 |  |  |  |  | 정용태 | 2 |  |  | Y |  |  |  | 107.1 | 14-2 | 217.36 | 0 | A |  | 1565 | 3 | 0.21 | 1515 | 1.16 | 65 | 28 | 255 | 4:15 | 30 | 31 | 16 | 0 |  | 0 |  |  | AR | 2020-01-03 04:12 | 2020-01-03 04:36 | 24 | 2020-01-03 04:12 | 24 |  |  |  |  | Y |  |  |  | Y | [5 empty] | 0.15 | 0 | [23 empty] | 20.65 | 35.39 | A |  |  | 15.88 | 19.224 | 54.553 | 0.174 | 3.435 | 2.837 | 1680.42 | 0 | 100 | 1333 | 0 | 0 | 0 | 0 | 1038 | 0 | 496 | 0 | 0 | 0 | 29
2020-01-02 | A56199 | 1 | 고탄소 | P-STB3D |  | Si 탈산 | B | 21 | 31 | 52800 | 100.1 | A | A | A |  | 1 | 1 |  | 1520 | 1537 | 7200 |  |  | 7200 | 70.91 | 12 | 101532 | 1554 |  | Y | 53 | 48 |  |  | B56157 |  |  |  |  | 정용태 | 3 |  |  | Y |  |  |  | 107.95 | 13-7 | 337.61 | 0 | A |  | 1554 | 3 | 0.21 | 1509 | 0.98 | 59 | 22 | 273 | 4:33 | 30 | 31 | 17 | 0 |  | 0 |  |  | AR | 2020-01-03 05:33 | 2020-01-03 05:55 | 22 | 2020-01-03 05:32 | 23 | [8 empty] | Y | [5 empty] | 183.8 | 0 | [23 empty] | 22.07 | 35.39 | B |  |  | 16.669 | 17.007 | 55.968 | 0.126 | 3.357 | 3.29 | 1722.96 | 0 | 0 | 1186 | 0 | 0 | 0 | 0 | 298 | 0 | 297 | 0 | 0 | 0 | 29
2020-01-02 | B56160 | 2 | 저탄소 | FPA-20NICRMOHM2 |  | Si 탈산 | B | 10 | 27 | 53350 | 104.3 | A | A |  | A | 1 |  | 1 | 1555 | 1575 | 7300 |  |  | 7300 | 1255.81 | 1 | 5813 | 1674 |  | Y | 43 | 38 | [7 empty] | 임현진 | 2 |  |  |  |  | Y |  | 96.05 | 12-5 | 0 | 343.33 | A |  | 1652 | 1 | 0.05 | 1597 | 1.34 | 89 | 47 | 183 | 3:03 | 16 | 16 | 0 | 0 |  | 0 | 0 |  | N2 | 2020-01-03 05:39 | 2020-01-03 06:01 | 21 | 2020-01-03 05:14 | 47 |  |  |  |  | Y |  | Y | Y | [5 empty] | 5 | 9.35 | 0 | [23 empty] | 0.59 | 0.59 | A | [9 empty] | 1173 | 0 | 0 | 670 | 0 | 0 | 0 | 1104 | 0 | 0 | 0 | 0 | 0 | 0 |  |  | 7
2020-01-02 | B56161 | 2 | 저탄소 | FPA-20NICRMOHM2 | TUNDISH교체전 | Si 탈산 | B | 30 | 41 | 53900 | 104.43 | A | A |  | C | 1 |  | 1 | 1555 | 1576 | 7400 |  |  | 7400 | 80.47 | 12 | 91960 | 1664 |  | Y | 48 | 38 | [7 empty] | 임현진 | 2 |  |  |  |  | Y |  | 98.6 | 12-4 | 0 | 331.27 | A |  | 1637 | 1 | 0.06 | 1575 | 1.61 | 67 | 28 | 177 | 2:57 | 16 | 16 | 0 | 0 |  | 0 | 0 |  | N2 | 2020-01-03 06:38 | 2020-01-03 06:56 | 18 | 2020-01-03 06:13 | 43 |  |  |  |  | Y |  | Y | Y | [6 empty] | 0.52 | 17.83 | [23 empty] | 0.8 | 0.8 | A | [9 empty] | 316 | 618 | 52 | 602 | 0 | 0 | 0 | 597 | 0 | 0 | 0 | 0 | 0 | 0 |  |  | 5
2020-01-02 | A56200 | 1 | 고탄소 | P-STB3D |  | Si 탈산 | B | 36 | 31 | 50000 | 90.98 | A | A | C |  | 1 | 1 |  | 1520 | 1541 | 6200 |  |  | 6200 | 61.06 | 12 | 101532 | 1556 |  | Y | 47 | 38 |  |  | A56197 |  |  |  |  | 정용태 | 2 |  | Y |  |  |  |  | 110.5 | 13-9 | 360 | 0 | A |  | 1556 | 3 | 0.2 | 1513 | 0.98 | 63 | 26 | 252 | 4:12 | 30 | 31 | 18 | 0 |  | 0 |  |  | AR | 2020-01-03 06:42 | 2020-01-03 07:08 | 27 | 2020-01-03 06:41 | 27 |  |  |  |  | Y |  |  |  | Y | [5 empty] | 166.64 | 0 | [23 empty] | 23.26 | 35.39 | A |  |  | 16.401 | 17.083 | 55.72 | 0.544 | 3.397 | 3.261 | 1685.92 | 0 | 0 | 1272 | 29 | 0 | 0 | 0 | 496 | 0 | 298 | 0 | 0 | 0 | 0 |  |  |  | 0
2020-01-02 | B56162 | 2 | 저탄소 | SBC90B | TUNDISH교체 | Al 탈산 | B | 16 | 62 | 48800 | 124.58 | A | C |  | C | 1 |  | 1 | 1555 | 1565 | 10100 |  |  | 10100 | 108.17 | 12 | 93372 | 1665 |  | Y | 62 | 55 | [7 empty] | 문성민 | 2 |  |  |  |  | Y |  | 112.6 | 13-4 | 225.96 | 0 | A |  | 1660 | 1 | 0.06 | 1583 | 1.54 | 83 | 37 | 194 | 3:14 | 18 | 22 | 0 | 0 |  | 0 | 0 |  | AR | 2020-01-03 07:57 | 2020-01-03 08:23 | 26 | 2020-01-03 07:33 | 49 |  |  |  |  | Y |  | Y | Y | [5 empty] | 3.7 | 10.53 | 0 | [19 empty] | 1.95 |  |  |  | 0.15 | 0.15 | A | [9 empty] | 682 | 700 | 1089 | 0 | 0 | 199 | 0 | 1054 | 0 | 518 | 0 | 0 | 0 | 0 |  |  | 9 |  | 1
2020-01-03 | A56201 | 1 | 고탄소 | P-STB3D |  | Si 탈산 | B | 6 | 17 | 51400 | 96.23 | C | C | C |  | 1 | 1 |  | 1520 | 1551 | 6300 |  |  | 6300 | 62.05 | 12 | 101532 | 1559 |  | Y | 45 | 40 | [7 empty] | 박안희 | 2 |  | Y |  |  |  |  | 114.8 | 14-7 | 250.96 | 0 | A |  | 1559 | 3 | 0.21 | 1519 | 0.78 | 69 | 30 | 256 | 4:16 | 30 | 31 | 19 | 0 |  | 0 |  |  | AR | 2020-01-03 07:57 | 2020-01-03 08:28 | 31 | 2020-01-03 07:57 | 31 |  |  |  |  | Y |  |  |  | Y | [5 empty] | 221.71 | 0 | [23 empty] | 24.59 | 35.39 | A |  |  | 17.463 | 18.102 | 55.283 | 0.09 | 3.165 | 3.053 | 1715.72 | 0 | 57 | 256 | 1063 | 0 | 0 | 0 | 518 | 0 | 450 | 0 | 0 | 0 | 19 |  |  |  | 0
2020-01-03 | C53733 | 3 | 중탄소 | AE4145MA2 |  | Al 탈산 | I | 1 | 64 | 49600 | 126.55 | C | C | C |  | 2 |  | 1 | 1560 | 1555 | 9600 |  |  | 9600 | 127.66 | 8 | 75200 | 1654 | 352 | INGOT | 62 | 56 | 래들 가열상태 미흡 | Y | [11 empty] | Y |  | 85.2 | 10-6 | 330 | 0 | A |  | 1652 | 2 | 0.47 | 1573 | 1.72 | 87 |  | 485 | 8:05 | 20 | 20 | 0 | 0 |  | 0 | 18 |  | AR | 2020-01-03 08:50 |  | 13 | 2020-01-03 08:32 | [5 empty] | Y | [5 empty] | N |  |  |  | 5.16 | 0 | [18 empty] | 0.9 |  |  |  |  | 0.01 | 0 | B | [9 empty] | 1884 | 10 | 1234 | 337 | 0 | 0 | 0 | 1263 | 0 | 203 | 399 | 0 | 0 | 9 |  |  | 9
2020-01-03 | B56163 | 2 | 저탄소 | SBC90B |  | Al 탈산 | B | 33 | 4 | 55350 | 109.92 | C | C |  | C | 1 |  | 1 | 1555 | 1557 | 8600 |  |  | 8600 | 92.1 | 12 | 93372 | 1655 |  | Y | 54 | 42 |  |  | B56160 | 12 |  |  |  | 고승만 | 2 |  |  | Y |  | Y |  | 100.35 | 13-5 | 221.79 | 0 | A |  | 1638 | 1 | 0.05 | 1570 | 1.55 | 70 | 29 | 273 | 4:33 | 18 | 20 | 0 | 0 |  | 0 | 0 |  | AR | 2020-01-03 08:56 | 2020-01-03 09:29 | 32 | 2020-01-03 08:40 | 48 |  |  |  |  | Y |  | Y | Y | [5 empty] | 3.7 | 10.88 | 0 | [20 empty] | 0.91 |  |  | 0.1 | 0.1 | A | [9 empty] | 999 | 195 | 525 | 468 | 0 | 202 | 0 | 699 | 0 | 306 | 0 | 0 | 0 | 0 |  |  | 5
2020-01-03 | A56202 | 1 | 고탄소 | P-STB3D |  | Si 탈산 | B | 35 | 5 | 53400 | 88.43 | C | C | C |  | 1 | 1 |  | 1520 | 1539 | 6200 |  |  | 6200 | 61.06 | 12 | 101532 | 1560 |  | Y | 44 | 39 | [7 empty] | 박안희 | 2 |  | Y |  |  |  |  | 107.55 | 14-3 | 295.04 | 0 | A |  | 1560 | 3 | 0.21 | 1509 | 1.19 | 59 | 27 | 250 | 4:10 | 30 | 31 | 20 | 0 |  | 0 |  |  | AR | 2020-01-03 09:23 | 2020-01-03 09:44 | 21 | 2020-01-03 09:22 | 22 |  |  |  |  | Y |  |  |  | Y | [5 empty] | 179.08 | 0 | [23 empty] | 26.08 | 35.39 | A |  |  | 17.424 | 17.142 | 56.342 | 0.132 | 3.233 | 3.286 | 1722.96 | 0 | 35 | 290 | 940 | 0 | 0 | 0 | 298 | 0 | 298 | 0 | 0 | 0 | 35 |  |  |  | 0
2020-01-03 | C53734 | 3 | 고탄소 | SM50CM | 연주시작 | Si 탈산 | T | 38 | 54 | 52250 | 100.13 | C | C | C |  | 1 |  | 1 | 1530 | 1563 | 6400 |  |  | 6400 | 96.17 | 24 | 66552 | 1669 |  | Y | 48 | 43 | 래들 가열상태 미흡 | [7 empty] | 2 |  |  |  |  | Y |  | 72.4 | 10-1 | 253.2 | 0 | A |  | 1648 | 2 | 0.47 | 1578 | 1.67 | 92 | 36 | 382 | 6:22 | 13 | 13 | 0 | 0 |  | 0 | 11 |  | AR | 2020-01-03 09:43 |  | 21 | 2020-01-03 09:33 | 32 |  |  |  |  | Y | [5 empty] | N |  |  |  | 3.28 | 0 | 용강부족으로 진공 전 Al 투입 | [22 empty] | 0.12 | 0 | A | [9 empty] | 110 | 0 | 749 | 0 | 0 | 0 | 0 | 520 | 0 | 199 | 0 | 0 | 0 | 62 |  |  | 9 |  | 1
2020-01-03 | B56164 | 2 | 저탄소 | SBC90B |  | Al 탈산 | B | 10 | 28 | 54400 | 99.52 | C | C |  | C | 1 |  | 1 | 1555 | 1574 | 8000 |  |  | 8000 | 79.09 | 13 | 101153 | 1656 |  | Y | 50 | 40 | [7 empty] | 고승만 | 2 |  |  |  |  | Y |  | 101.7 | 13-1 | 271.52 | 0 | A |  | 1637 | 1 | 0.05 | 1574 | 1.41 | 74 | 31 | 180 | 3:00 | 18 | 20 | 0 | 0 |  | 0 | 0 |  | AR | 2020-01-03 09:54 | 2020-01-03 10:29 | 35 | 2020-01-03 09:41 | 48 |  |  |  |  | Y |  | Y | Y | [5 empty] | 4 | 9.4 | 0 | [20 empty] | 0.89 |  |  | 0.1 | 0.1 | A | [9 empty] | 1496 | 0 | 506 | 225 | 0 | 239 | 0 | 649 | 0 | 410 | 0 | 0 | 0 | 0
2020-01-03 | A56203 | 1 | 고탄소 | P-STB3D |  | Si 탈산 | B | 21 | 32 | 50700 | 94.33 | C | C | C |  | 1 | 1 |  | 1520 | 1533 | 6300 |  |  | 6300 | 62.05 | 12 | 101532 | 1549 |  | Y | 48 | 42 | [7 empty] | 박안희 | 2 |  | Y |  |  |  |  | 106.1 | 13-4 | 339.25 | 0 | A |  | 1549 | 3 | 0.2 | 1510 | 0.85 | 60 | 26 | 248 | 4:08 | 30 | 31 | 21 | 0 |  | 0 |  |  | AR | 2020-01-03 10:33 | 2020-01-03 10:48 | 14 | 2020-01-03 10:33 | 15 |  |  |  |  | Y |  |  |  | Y | [5 empty] | 187.4 | 0 | [23 empty] | 27.28 | 35.39 | A |  |  | 16.26 | 19.636 | 55.041 | 0.137 | 3.385 | 2.803 | 1680.42 | 0 | 41 | 272 | 919 | 0 | 0 | 0 | 297 | 0 | 296 | 0 | 0 | 0 | 6 |  |  |  | 0
2020-01-03 | B56165 | 2 | 저탄소 | SBC90B |  | Al 탈산 | B | 30 | 42 | 53800 | 109.58 | C | C |  | C | 1 |  | 1 | 1555 | 1554 | 8400 |  |  | 8400 | 81.4 | 13 | 103194 | 1645 |  | Y | 57 | 43 | [7 empty] | 고승만 | 2 |  |  |  |  | Y |  | 103.2 | 12-9 | 312.2 | 0 | A |  | 1632 | 1 | 0.06 | 1572 | 1.38 | 72 | 32 | 143 | 2:23 | 18 | 19 | 0 | 0 |  | 0 | 0 |  | AR | 2020-01-03 11:05 | 2020-01-03 11:30 | 25 | 2020-01-03 10:49 | 41 |  |  |  |  | Y |  | Y | Y | [5 empty] | 4 | 13.26 | 0 | [20 empty] | 1.27 |  |  | 0.13 | 0.13 | A | [9 empty] | 741 | 597 | 435 | 705 | 0 | 240 | 0 | 553 | 0 | 308 | 0 | 0 | 0 | 0
2020-01-03 | C53735 | 3 | 고탄소 | SM50CM | 연주종료 | Si 탈산 | T | 18 | 38 | 51550 | 87.2 | C | C | C |  | 1 |  | 1 | 1530 | 1555 | 6500 |  |  | 6500 | 71.03 | 33 | 91509 | 1590 |  | Y | 45 | 41 | 래들 가열상태 미흡 | [7 empty] | 2 |  |  |  |  | Y |  | 93.95 | 11-10 | 225.75 | 0 | A |  | 1615 | 2 | 0.48 | 1557 | 1.81 | 71 | 33 | 385 | 6:25 | 13 | 13 | 0 | 0 |  | 0 | 11 |  | AR | 2020-01-03 10:52 |  | 6 | 2020-01-03 10:42 | 17 |  |  |  |  | Y | [5 empty] | N |  |  |  | 2.42 | 0 | [23 empty] | 0 | 0 | A | [9 empty] | 198 | 0 | 937 | 0 | 0 | 0 | 0 | 660 | 0 | 200 | 0 | 0 | 0 | 47 |  |  | 7 | 0.0142
2020-01-03 | A56204 | 1 | 고탄소 | P-STB3D |  | Si 탈산 | B | 36 | 32 | 50400 | 95.73 | C | C | C |  | 1 | 1 |  | 1520 | 1563 | 5400 |  |  | 5400 | 53.19 | 12 | 101532 | 1555 |  | Y | 49 | 38 | [7 empty] | 박안희 | 2 |  | Y |  |  |  |  | 103.75 | 13-2 | 334.11 | 0 | A |  | 1555 | 3 | 0.2 | 1511 | 0.98 | 61 | 32 | 269 | 4:29 | 30 | 31 | 22 | 0 |  | 0 |  |  | AR | 2020-01-03 11:42 | 2020-01-03 11:55 | 12 | 2020-01-03 11:40 | 14 |  |  |  |  | Y |  |  |  | Y | [5 empty] | 169.67 | 0 | [23 empty] | 0.02 | 0 | A |  |  | 17.065 | 20.727 | 52.514 | 0.096 | 3.077 | 2.533 | 1681.04 | 0 | 114 | 260 | 945 | 0 | 0 | 0 | 296 | 0 | 296 | 0 | 0 | 0 | 0 |  |  |  | 0
2020-01-03 | B56166 | 2 | 저탄소 | SBC90B |  | Al 탈산 | B | 16 | 63 | 48950 | 103.13 | C | C |  | C | 1 |  | 1 | 1555 | 1524 | 9100 |  |  | 9100 | 94.93 | 12 | 95856 | 1635 |  | Y | 56 | 45 | C53733 인코트 잔강7톤 받음 | [6 empty] | 고승만 | 2 |  |  | Y |  | Y |  | 107.25 | 12-9 | 233.95 | 0 | A |  | 1628 | 1 | 0.06 | 1583 | 1.29 | 83 | 32 | 163 | 2:43 | 18 | 19 | 0 | 0 |  | 0 | 0 |  | AR | 2020-01-03 12:09 | 2020-01-03 12:41 | 31 | 2020-01-03 11:57 | 44 |  |  |  |  | Y |  | Y | Y | [5 empty] | 4 | 8.16 | 0 | [20 empty] | 1.21 |  |  | 0 | 0 | A | [9 empty] | 762 | 600 | 33 | 1158 | 0 | 219 | 0 | 549 | 0 | 458 | 0 | 0 | 0 | 5
2020-01-03 | C53736 | 3 | 고탄소 | SM50CM | TUNDISH교체전 | Si 탈산 | T | 11 | 67 | 49100 | 93.98 | C | C | C |  | 1 |  | 1 | 1530 | 1519 | 9000 |  |  | 9000 | 95.46 | 34 | 94282 | 1622 | 372 | Y | 59 | 46 |  |  |  | 05 |  |  |  |  | 2 |  |  | Y |  | Y |  | 105.85 | 12-6 | 248.82 | 0 | A |  | 1617 | 2 | 0.48 | 1559 | 2.07 | 73 | 37 | 434 | 7:14 | 13 | 13 | 0 | 0 |  | 0 | 8 |  | AR | 2020-01-03 12:12 |  | 4 | 2020-01-03 12:04 | 12 |  |  |  |  | Y | [5 empty] | N |  |  |  | 2.89 | 0 | [23 empty] | 1.09 | 0 | A | [9 empty] | 196 | 0 | 994 | 0 | 0 | 0 | 0 | 780 | 0 | 199 | 0 | 0 | 0 | 96 |  |  | 6
2020-01-03 | A56205 | 1 | 고탄소 | P-STB3D |  | Si 탈산 | B | 6 | 18 | 51100 | 88.48 | C | C | C |  | 1 | 1 |  | 1520 | 1536 | 5800 |  |  | 5800 | 57.12 | 12 | 101532 | 1566 | 722 | Y | 42 | 34 | [7 empty] | 박안희 | 2 |  | Y |  |  |  |  | 106.65 | 13-8 | 306.98 | 0 | A |  | 1566 | 3 | 0.2 | 1520 | 1.05 | 70 | 37 | 239 | 3:59 | 30 | 32 | 23 | 0 |  | 0 |  |  | AR | 2020-01-03 12:41 | 2020-01-03 13:00 | 18 | 2020-01-03 12:39 | 20 | [8 empty] | Y | [5 empty] | 165.15 | 0 | [23 empty] | 0.01 | 0 | A |  |  | 17.006 | 19.598 | 53.904 | 0.089 | 3.169 | 2.75 | 1705.73 | 0 | 0 | 320 | 875 | 0 | 0 | 0 | 299 | 0 | 298 | 0 | 0 | 0 | 0
2020-01-03 | B56167 | 2 | 저탄소 | SBC90B |  | Al 탈산 | B | 33 | 5 | 53950 | 116.25 | C | C |  | C | 1 |  | 1 | 1555 | 1586 | 8500 |  |  | 8500 | 76.01 | 14 | 111832 | 1656 |  | Y | 69 | 54 | [7 empty] | 고승만 | 2 |  |  |  |  | N |  | 95.65 | 12-9 | 253.42 | 0 | A |  | 1640 | 1 | 0.05 | 1582 | 1.47 | 82 | 38 | 158 | 2:38 | 18 | 19 | 0 | 0 |  | 0 | 0 |  | AR | 2020-01-03 13:29 | 2020-01-03 14:02 | 32 | 2020-01-03 13:17 | 45 |  |  |  |  | Y |  | Y | Y | [6 empty] | 10.52 | 0 | [20 empty] | 1.23 |  |  | 0.11 | 0.11 | B | [9 empty] | 1435 | 0 | 635 | 411 | 0 | 299 | 0 | 549 | 0 | 302 | 0 | 0 | 0 | 0
2020-01-03 | A56206 | 1 | 고탄소 | P-STB3D | TUNDISH교체전 | Si 탈산 | B | 35 | 6 | 53100 | 90.35 | C | C | C |  | 1 | 1 |  | 1520 | 1558 | 5300 |  |  | 5300 | 63.7 | 10 | 83196 | 1561 |  | Y | 45 | 33 | C53735 잔강 합탕 | [6 empty] | 박안희 | 2 |  | Y |  |  |  |  | 106.2 | 14-1 | 303.12 | 0 | A |  | 1561 | 3 | 0.19 | 1515 | 1.02 | 65 | 28 | 239 | 3:59 | 30 | 31 | 24 | 0 |  | 0 |  |  | AR | 2020-01-03 13:43 | 2020-01-03 14:16 | 33 | 2020-01-03 13:42 | 34 |  |  |  |  | Y |  |  |  | Y | [5 empty] | 172.41 | 0 | [23 empty] | 1.08 | 0 | A |  |  | 17.603 | 20.22 | 51.643 | 0.101 | 2.933 | 2.554 | 1710.96 | 0 | 58 | 320 | 900 | 0 | 0 | 0 | 298 | 0 | 300 | 0 | 0 | 0 | 39
2020-01-03 | A56207 | 1 | 저탄소 | SBC90B |  | Al 탈산 | B | 21 | 33 | 49900 | 73.23 | C | D | D |  | 1 | 1 |  | 1540 | 1557 | 7200 |  |  | 7200 | 64.38 | 14 | 111832 | 1592 |  | Y | 48 | 39 | [7 empty] | 박안희 | 2 |  | Y |  |  |  |  | 110.5 | 13-9 | 191.81 | 0 | A |  | 1592 | 3 | 0.2 | 1570 | 0.85 | 70 | 25 | 237 | 3:57 | 18 | 19 | 25 | 0 |  | 0 |  |  | AR | 2020-01-03 14:29 | 2020-01-03 15:05 | 36 | 2020-01-03 14:29 | 37 |  |  |  |  | Y |  |  |  | Y | [5 empty] | 100.18 | 0 | [20 empty] | 0.81 |  |  | 1.91 | 0 | A | [9 empty] | 289 | 1030 | 0 | 1475 | 0 | 0 | 0 | 299 | 0 | 298 | 0 | 0 | 0 | 0
2020-01-03 | B56168 | 2 | 고탄소 | STB2 | TUNDISH교체 | Al 탈산 | B | 10 | 29 | 50200 | 85.57 | C | D | D |  | 1 | 1 |  | 1530 | 1537 | 7300 |  |  | 7300 | 71.9 | 12 | 101532 | 1585 |  | Y | 48 | 42 | [7 empty] | 고승만 | 2 |  |  |  |  | N |  | 110.65 | 13-10 | 333.33 | 0 | A |  | 1585 | 3 | 0.2 | 1531 | 1.42 | 75 | 29 | 255 | 4:15 | 25 | 25 | 26 | 0 |  | 0 |  |  | AR | 2020-01-03 15:15 | 2020-01-03 15:50 | 36 | 2020-01-03 15:15 | 36 |  |  |  |  | Y |  |  |  | Y | [5 empty] | 143.98 | 0 | [19 empty] | 1.15 |  |  |  | 2.74 | 0 | A | [9 empty] | 0 | 2024 | 0 | 316 | 0 | 152 | 0 | 1236 | 0 | 509 | 0 | 0 | 0 | 118 |  |  |  |  | 1
2020-01-03 | A56208 | 1 | 고탄소 | STB2 |  | Al 탈산 | B | 36 | 33 | 49500 | 103.25 | D | D | D |  | 1 | 1 |  | 1520 | 1533 | 5100 |  |  | 5100 | 50.49 | 12 | 101016 | 1566 |  | Y | 53 | 34 | [7 empty] | 김덕진 | 2 |  |  | Y |  |  |  | 105.35 | 13-3 | 369.48 | 0 | A |  | 1566 | 3 | 0.19 | 1527 | 0.8 | 71 | 31 | 261 | 4:21 | 25 | 26 | 27 | 0 |  | 0 |  |  | AR | 2020-01-03 16:06 | 2020-01-03 17:01 | 55 | 2020-01-03 16:05 | 56 |  |  |  |  | Y |  |  |  | Y | [5 empty] | 191.74 | 0 | [20 empty] | 0.93 |  |  | 3.62 | 0 | A | [9 empty] | 0 | 20 | 191 | 9 | 0 | 0 | 0 | 299 | 0 | 299 | 0 | 0 | 0 | 38
2020-01-03 | C53737 | 3 | 저탄소 | SBC90B |  | Al 탈산 | B | 1 | 65 | 52300 | 103.05 | D | D | D |  | 1 |  | 1 | 1550 | 1544 | 9000 |  |  | 9000 | 95.77 | 12 | 93972 | 1635 |  | Y | 64 | 48 |  |  |  | 05 |  |  |  | 이기호 | 2 |  | Y |  |  | Y |  | 102.6 | 12-4 | 157.12 | 0 | A |  | 1625 | 2 | 0.48 | 1574 | 1.7 | 74 | 36 | 414 | 6:54 | 18 | 18 | 0 | 0 |  | 0 | 10 |  | AR | 2020-01-03 16:26 | 2020-01-03 16:35 | 9 | 2020-01-03 16:17 | 18 |  |  |  |  | Y | [5 empty] | N |  |  |  | 3.2 | 0 | [20 empty] | 0.95 |  |  | 0.05 | 0 | A | [9 empty] | 999 | 576 | 0 | 818 | 0 | 0 | 0 | 1133 | 0 | 301 | 201 | 0 | 0 | 0
2020-01-03 | B56169 | 2 | 저탄소 | SBC90B | TUNDISH교체전 | Al 탈산 | B | 30 | 43 | 49400 | 119.15 | D | D |  | D | 1 |  | 1 | 1555 | 1576 | 8400 |  |  | 8400 | 71 | 16 | 118306 | 1635 | 345 | Y | 48 | 43 | [7 empty] | 김익규 | 2 |  |  |  |  | Y |  | 110.3 | 13-6 | 254.75 | 0 | A |  | 1629 | 1 | 0.06 | 1552 | 1.59 | 52 | 17 | 240 | 4:00 | 18 | 18 | 0 | 0 |  | 0 | 0 |  | AR | 2020-01-03 17:11 | 2020-01-03 17:39 | 28 | 2020-01-03 16:37 | 62 |  |  |  |  | Y |  | Y | Y | [5 empty] | 3.2 | 18.29 | 0 | [20 empty] | 1.04 |  |  | 0.04 | 0.04 | A | [9 empty] | 901 | 651 | 61 | 316 | 0 | 200 | 0 | 903 | 0 | 656 | 121 | 0 | 0 | 0 |  |  | 5
2020-01-03 | A56209 | 1 | 고탄소 | STB2 |  | Al 탈산 | B | 6 | 19 | 50900 | 91.4 | D | D | D |  | 1 | 1 |  | 1520 | 1544 | 5500 |  |  | 5500 | 54.17 | 12 | 101532 | 1563 |  | Y | 48 | 43 | [7 empty] | 김덕진 | 2 |  | Y |  |  |  |  | 104.15 | 13-5 | 198.02 | 0 | A |  | 1563 | 3 | 0.2 | 1526 | 0.86 | 70 | 31 | 251 | 4:11 | 25 | 26 | 28 | 0 |  | 0 |  |  | AR | 2020-01-03 17:20 | 2020-01-03 18:07 | 47 | 2020-01-03 17:19 | 48 |  |  |  |  | Y |  |  |  | Y | [5 empty] | 213.25 | 0 | [20 empty] | 1.04 |  |  | 4.9 | 0 | A | [9 empty] | 0 | 10 | 219 | 0 | 0 | 0 | 0 | 396 | 0 | 393 | 0 | 0 | 0 | 0
2020-01-03 | C53738 | 3 | 고탄소 | SM50CM | 연주시작 | Si 탈산 | T | 38 | 55 | 51550 | 156 | D | D | D |  | 1 |  | 1 | 1530 | 1545 | 9000 |  |  | 9000 | 98.35 | 33 | 91509 | 1633 |  | Y | 53 | 52 | 첫차지 온도미달로 재작업 |  |  | 00 |  |  |  | 박지웅 | 2 |  |  |  |  | Y |  | 94.05 | 11-7 | 112.36 | 0 | A |  | 1635 | 2 | 0.49 | 1576 | 1.51 | 90 | 45 | 407 | 6:47 | 13 | 15 | 0 | 0 |  | 0 | 10 |  | AR | 2020-01-03 18:38 |  | 15 | 2020-01-03 17:35 | 78 | 탈가스 | 재진공(온도 높을 경우) | 진공중 분당3.3도 떨어짐(첫히트 온도하락폭 크므로 빌렛 못올리고 LF승온작업후 재진공후 빌렛올림) |  | Y | [5 empty] | N |  |  |  | 15.73 | 0 | [23 empty] | 0.04 | 0 | A | [9 empty] | 125 | 0 | 1016 | 0 | 0 | 0 | 0 | 704 | 0 | 0 | 0 | 0 | 0 | 43 |  |  | 12 |  | 1
2020-01-03 | B56170 | 2 | 중탄소 | SCM440 | TUNDISH교체 | Al 탈산 | B | 16 | 64 | 49500 | 100.52 | D | D |  | D | 1 |  | 1 | 1540 | 1567 | 8400 |  |  | 8400 | 88.44 | 12 | 94983 | 1645 |  | Y | 49 | 45 | [7 empty] | 김익규 | 2 |  |  |  |  | Y |  | 97.5 | 11-9 | 260.55 | 0 | A |  | 1652 | 1 | 0.06 | 1582 | 0 | 86 | 26 | 254 | 4:14 | 15 | 20 | 0 | 0 |  | 0 | 0 |  | N2 | 2020-01-03 18:06 | 2020-01-03 19:04 | 58 | 2020-01-03 17:55 | 69 |  |  |  |  | Y |  | Y | Y | [5 empty] | 4.5 | 0 | 24.43 | [19 empty] | 2.49 |  |  |  | 0.26 | 0.26 | A | [9 empty] | 1307 | 0 | 144 | 0 | 0 | 147 | 0 | 721 | 0 | 434 | 0 | 0 | 0 | 0 |  |  | 9 |  | 1
2020-01-03 | A56210 | 1 | 고탄소 | STB2 |  | Al 탈산 | B | 35 | 7 | 52900 | 93.37 | D | D | D |  | 1 | 1 |  | 1520 | 1534 | 5000 |  |  | 5000 | 59.09 | 10 | 84610 | 1562 |  | Y | 51 | 35 | [7 empty] | 김덕진 | 2 |  |  | Y |  |  |  | 106.55 | 14-1 | 313.1 | 0 | A |  | 1562 | 3 | 0.2 | 1519 | 1.05 | 63 | 29 | 241 | 4:01 | 25 | 26 | 29 | 0 |  | 0 |  |  | AR | 2020-01-03 18:46 | 2020-01-03 19:12 | 26 | 2020-01-03 18:44 | 28 |  |  |  |  | Y |  |  |  | Y | [5 empty] | 194.94 | 0 | [20 empty] | 1.4 |  |  | 0 | 0 | A | [9 empty] | 0 | 16 | 191 | 23 | 0 | 0 | 0 | 299 | 0 | 297 | 0 | 0 | 0 | 102
2020-01-03 | C53739 | 3 | 고탄소 | SM50CM | 연주종료 | Si 탈산 | T | 11 | 68 | 49800 | 142.78 | D | D | D |  | 1 |  | 1 | 1530 | 1529 | 11300 |  |  | 11300 | 136.47 | 30 | 82800 | 1604 |  | Y | 90 | 63 | C53738 첫자지 온도 낮아 재작업으로 시간지연 | [6 empty] | 박지웅 | 2 |  |  |  |  | Y |  | 92.8 | 11-4 | 198.9 | 0 | A |  | 1604 | 2 | 0.5 | 1554 | 1.32 | 68 | 37 | 444 | 7:24 | 13 | 13 | 0 | 0 |  | 0 | 10 |  | AR | 2020-01-03 19:37 |  | 20 | 2020-01-03 19:22 | 34 |  |  |  |  | Y | [5 empty] | N |  |  |  | 4.72 | 0 | [23 empty] | 0.44 | 0 | A | [9 empty] | 130 | 0 | 861 | 0 | 0 | 0 | 0 | 594 | 0 | 0 | 0 | 0 | 0 | 0 |  |  | 5 | 0.0113
2020-01-03 | B56171 | 2 | 중탄소 | SCM440 |  | Al 탈산 | B | 33 | 6 | 53600 | 131.45 | D | D |  | D | 1 |  | 1 | 1540 | 1524 | 8600 |  |  | 8600 | 90.9 | 13 | 94614 | 1635 |  | Y | 52 | 44 | [7 empty] | 김익규 | 2 |  |  |  |  | N |  | 93.2 | 12-6 | 363.37 | 0 | A |  | 1645 | 1 | 0.06 | 1568 | 1.36 | 72 | 30 | 169 | 2:49 | 15 | 17 | 0 | 0 |  | 0 | 0 |  | N2 | 2020-01-03 19:40 | 2020-01-03 20:05 | 26 | 2020-01-03 18:52 | 73 |  |  |  |  | Y |  | Y | Y | [5 empty] | 4.3 | 0 | 19.97 | [20 empty] | 1.34 |  |  | 0.41 | 0.41 | A | [9 empty] | 983 | 0 | 0 | 0 | 0 | 161 | 0 | 693 | 0 | 398 | 0 | 0 | 0 | 0 |  |  | 5
2020-01-03 | A56211 | 1 | 고탄소 | STB2 |  | Al 탈산 | B | 10 | 30 | 51000 | 80.18 | D | D | D |  | 1 | 1 |  | 1520 | 1556 | 4500 |  |  | 4500 | 44.32 | 12 | 101532 | 1562 |  | Y | 45 | 28 | [7 empty] | 김덕진 | 2 |  | Y |  |  |  |  | 102.7 | 13-1 | 239.14 | 0 | A |  | 1562 | 3 | 0.2 | 1523 | 1.15 | 67 | 32 | 248 | 4:08 | 25 | 26 | 30 | 0 |  | 0 |  |  | AR | 2020-01-03 19:44 | 2020-01-03 20:18 | 33 | 2020-01-03 19:43 | 34 |  |  |  |  | Y |  |  |  | Y | [5 empty] | 148.5 | 0 | [20 empty] | 1.11 |  |  | 1.09 | 0 | A | [9 empty] | 0 | 30 | 250 | 0 | 0 | 0 | 0 | 298 | 0 | 299 | 0 | 0 | 0 | 0
2020-01-03 | B56172 | 2 | 중탄소 | SCM440 |  | Al 탈산 | B | 21 | 34 | 48900 | 90.4 | D | D |  | D | 1 |  | 1 | 1540 | 1586 | 7100 |  |  | 7100 | 46.96 | 19 | 151189 | 1624 |  | Y | 46 | 39 | [7 empty] | 김익규 | 2 |  |  |  |  | Y |  | 100.9 | 12-8 | 0.02 | 226.36 | A |  | 1614 | 1 | 0.06 | 1550 | 0 | 54 | 15 | 244 | 4:04 | 15 | 19 | 0 | 0 |  | 0 | 0 |  | N2 | 2020-01-03 20:38 | 2020-01-03 21:06 | 28 | 2020-01-03 20:28 | 38 |  |  |  |  | Y |  | Y | Y | [5 empty] | 4 | 0 | 22.35 | [20 empty] | 1.06 |  |  | 0.27 | 0.27 | A | [9 empty] | 1554 | 0 | 501 | 0 | 0 | 143 | 0 | 909 | 0 | 609 | 122 | 0 | 0 | 0 |  |  | 5
2020-01-03 | C53740 | 3 | 고탄소 | SM50CM | 연주종료 | Si 탈산 | T | 18 | 39 | 51500 | 92.62 | D | D | D |  | 1 |  | 1 | 1530 | 1528 | 7900 |  |  | 7900 | 95.41 | 30 | 82800 | 1596 |  | Y | 53 | 41 | [7 empty] | 박지웅 | 2 |  |  |  |  | Y |  | 89.35 | 11-5 | 92.05 | 0 | A |  | 1608 | 2 | 0.5 | 1542 | 2.2 | 56 | 16 | 492 | 8:12 | 13 | 13 | 0 | 0 |  | 0 | 10 |  | AR | 2020-01-03 20:46 |  | 18 | 2020-01-03 20:36 | 28 |  |  |  |  | Y | [5 empty] | N |  |  |  | 5.97 | 0 | [23 empty] | 0.32 | 0 | A | [9 empty] | 106 | 0 | 863 | 34 | 0 | 0 | 0 | 1315 | 0 | 0 | 0 | 0 | 0 | 0 |  |  | 2
2020-01-03 | A56212 | 1 | 고탄소 | STB2 |  | Al 탈산 | B | 36 | 34 | 49400 | 82.08 | D | D | D |  | 1 | 1 |  | 1520 | 1582 | 3600 |  |  | 3600 | 42.55 | 10 | 84610 | 1566 |  | Y | 48 | 24 | [7 empty] | 김덕진 | 2 |  |  | Y |  |  |  | 104.15 | 13-2 | 268.67 | 0 | A |  | 1566 | 3 | 0.21 | 1524 | 1.24 | 68 | 37 | 265 | 4:25 | 25 | 25 | 31 | 0 |  | 0 |  |  | AR | 2020-01-03 20:49 | 2020-01-03 21:23 | 35 | 2020-01-03 20:48 | 35 |  |  |  |  | Y |  |  |  | Y | [5 empty] | 179.53 | 0 | [20 empty] | 1.21 |  |  | 2.26 | 0 | A | [9 empty] | 0 | 36 | 202 | 27 | 0 | 0 | 0 | 450 | 0 | 297 | 0 | 0 | 0 | 34
2020-01-03 | B56173 | 2 | 중탄소 | AE4140Q |  | Al 탈산 | B | 30 | 44 | 51700 | 95.8 | D | D |  | D | 1 |  | 1 | 1540 | 1554 | 6500 |  |  | 6500 | 199.44 | 4 | 32592 | 1627 |  | Y | 44 | 35 | [7 empty] | 김익규 | 2 |  |  |  |  | Y |  | 95.2 | 11-10 | 232.84 | 0 | A |  | 1614 | 1 | 0.05 | 1560 | 1.15 | 66 | 28 | 168 | 2:48 | 18 | 18 | 0 | 0 |  | 0 | 0 |  | AR | 2020-01-03 21:46 | 2020-01-03 22:05 | 20 | 2020-01-03 21:28 | 38 |  |  |  |  | Y |  | Y | Y | [5 empty] | 4.5 | 11.91 | 0.22 | [20 empty] | 1.55 |  |  | 0.15 | 0.15 | A | [9 empty] | 1239 | 0 | 264 | 0 | 0 | 186 | 0 | 711 | 0 | 418 | 0 | 0 | 0 | 16 |  |  | 25
2020-01-03 | A56213 | 1 | 고탄소 | STB2 |  | Al 탈산 | B | 6 | 20 | 50500 | 80.73 | D | D | D |  | 1 | 1 |  | 1520 | 1562 | 4100 |  |  | 4100 | 48.46 | 10 | 84610 | 1562 |  | Y | 42 | 26 | [7 empty] | 김덕진 | 2 |  | Y |  |  |  |  | 100.4 | 13-1 | 252.07 | 0 | A |  | 1562 | 3 | 0.25 | 1519 | 1.19 | 63 | 31 | 245 | 4:05 | 25 | 26 | 32 | 0 |  | 0 |  |  | AR | 2020-01-03 21:56 | 2020-01-03 22:27 | 31 | 2020-01-03 21:53 | 34 |  |  |  |  | Y |  |  |  | Y | [5 empty] | 177.1 | 0 | [20 empty] | 1.03 |  |  | 0.01 | 0 | A | [9 empty] | 0 | 32 | 229 | 9 | 0 | 0 | 0 | 297 | 0 | 296 | 0 | 0 | 0 | 39
2020-01-03 | C53741 | 3 | 고탄소 | SM50CM | 연주종료 | Si 탈산 | T | 1 | 66 | 49250 | 81.65 | D | D | D |  | 1 |  | 1 | 1530 | 1516 | 6600 |  |  | 6600 | 66.43 | 36 | 99360 | 1597 | 356 | Y | 47 | 35 |  |  |  | 05 |  |  |  | 박지웅 | 2 |  | Y |  |  | Y |  | 98.8 | 11-10 | 106.14 | 0 | A |  | 1601 | 2 | 0.49 | 1544 | 2.04 | 58 | 24 | 402 | 6:42 | 13 | 13 | 0 | 0 |  | 0 | 8 |  | AR | 2020-01-03 21:58 |  | 13 | 2020-01-03 21:50 | 21 |  |  |  |  | Y | [5 empty] | N |  |  | 5 | 6.04 | 0 | [23 empty] | 1.45 | 0 | A | [9 empty] | 129 | 0 | 922 | 0 | 0 | 0 | 0 | 494 | 0 | 0 | 0 | 0 | 0 | 13 |  |  | 5 | 0.0818
2020-01-03 | B56174 | 2 | 중탄소 | AE4140Q |  | Al 탈산 | B | 16 | 65 | 49250 | 98.58 | D | A |  | A | 1 |  | 1 | 1540 | 1564 | 6200 |  |  | 6200 | 64.61 | 12 | 95956 | 1614 |  | Y | 43 | 32 | [7 empty] | 김익규 | 2 |  |  |  |  | Y |  | 100.05 | 12-1 | 237.35 | 0 | A |  | 1607 | 1 | 0.04 | 1545 | 1.48 | 51 | 26 | 208 | 3:28 | 18 | 18 | 0 | 0 |  | 0 | 0 |  | AR | 2020-01-03 23:05 | 2020-01-03 23:07 | 2 | 2020-01-03 22:41 | 25 |  |  |  |  | Y |  | Y | Y | [5 empty] | 4.6 | 10.87 | 0 | [20 empty] | 0.84 |  |  | 0.13 | 0.13 | A | [9 empty] | 1349 | 0 | 261 | 0 | 0 | 173 | 0 | 715 | 0 | 423 | 0 | 0 | 0 | 52 |  |  | 24
2020-01-03 | A56214 | 1 | 고탄소 | STB2 |  | Al 탈산 | B | 35 | 8 | 52700 | 81.87 | D | A | A |  | 1 | 1 |  | 1520 | 1534 | 5600 |  |  | 5600 | 55.16 | 12 | 101532 | 1570 |  | Y | 42 | 35 | [7 empty] | 김덕진 | 2 |  | Y |  |  |  |  | 105.55 | 13-10 | 227.64 | 0 | A |  | 1570 | 3 | 0.2 | 1526 | 1.1 | 70 | 29 | 273 | 4:33 | 25 | 26 | 33 | 0 |  | 0 |  |  | AR | 2020-01-03 22:58 | 2020-01-03 23:39 | 41 | 2020-01-03 22:58 | 41 | [8 empty] | Y | [5 empty] | 191.05 | 0 | [20 empty] | 1.13 |  |  | 3.64 | 0 | A | [9 empty] | 0 | 32 | 181 | 20 | 0 | 0 | 0 | 414 | 0 | 298 | 0 | 0 | 0 | 16
2020-01-03 | C53742 | 3 | 고탄소 | SM50CM | 연주종료 | Si 탈산 | T | 38 | 56 | 51350 | 76.53 | D | A | A |  | 1 |  | 1 | 1530 | 1569 | 5300 |  |  | 5300 | 58.19 | 33 | 91080 | 1618 |  | Y | 41 | 32 | [14 empty] | 4 | 97.5 | 11-10 | 104.97 | 0 | A |  | 1608 | 2 | 0.49 | 1546 | 2.14 | 60 | 26 | 451 | 7:31 | 13 | 13 | 0 | 0 |  | 0 | 7 |  | AR | 2020-01-03 23:00 |  | 23 | 2020-01-03 22:52 | 31 |  |  |  |  | Y | [5 empty] | N |  |  | 5 | 7.96 | 0 | [23 empty] | 0 | 0 | A | [9 empty] | 163 | 0 | 967 | 0 | 0 | 0 | 0 | 757 | 0 | 0 | 0 | 0 | 0 | 50 |  |  | 7
2020-01-03 | B56175 | 2 | 중탄소 | AE4140Q |  | Al 탈산 | B | 33 | 7 | 53900 | 91.55 | A | A |  | A | 1 |  | 1 | 1540 | 1544 | 6700 |  |  | 6700 | 70.5 | 12 | 95040 | 1625 |  | Y | 42 | 35 |  |  | B56172 | 10 |  |  |  | 임현진 | 2 |  |  |  |  | Y |  | 100.6 | 13-4 | 274.95 | 0 | A |  | 1615 | 1 | 0.04 | 1555 | 1.39 | 61 | 27 | 214 | 3:34 | 18 | 18 | 0 | 0 |  | 0 | 0 |  | AR | 2020-01-04 00:06 | 2020-01-04 00:12 | 6 | 2020-01-03 23:52 | 20 |  |  |  |  | Y |  | Y | Y | [5 empty] | 5 | 11.04 | 0 | [20 empty] | 0.98 |  |  | 0.15 | 0.15 | A | [9 empty] | 1295 | 0 | 375 | 0 | 0 | 216 | 0 | 550 | 0 | 303 | 0 | 0 | 0 | 47
2020-01-03 | C53743 | 3 | 고탄소 | SM50CM | 연주종료 | Si 탈산 | T | 11 | 69 | 48250 | 89.6 | A | A | A |  | 1 |  | 1 | 1530 | 1558 | 5600 |  |  | 5600 | 61.48 | 33 | 91080 | 1616 |  | Y | 41 | 38 |  |  | C53740 | 05 |  |  |  | 정종훈 | 2 |  | Y |  |  | Y | 4 | 93.7 | 11-4 | 209.75 | 0 | A |  | 1604 | 2 | 0.51 | 1549 | 1.45 | 63 | 30 | 408 | 6:48 | 13 | 13 | 0 | 0 |  | 0 | 11 |  | AR | 2020-01-04 00:15 |  | 13 | 2020-01-04 00:04 | 24 |  |  |  |  | Y | [5 empty] | N |  |  | 5.5 | 7.38 | 0 | [23 empty] | 0 | 0 | A |  |  | 22.942 | 12.537 | 52.837 | 0.893 | 2.303 | 4.214 | 1916.28 | 160 | 0 | 975 | 0 | 0 | 0 | 0 | 854 | 0 | 0 | 0 | 0 | 0 | 23 |  |  | 7 | 0.1427
2020-01-03 | A56215 | 1 | 고탄소 | STB2 |  | Al 탈산 | B | 10 | 31 | 49800 | 83.78 | A | A | A |  | 1 | 1 |  | 1520 | 1574 | 4600 |  |  | 4600 | 45.31 | 12 | 101532 | 1571 |  | Y | 40 | 31 |  |  | A56212 |  |  |  |  | 정용태 | 2 |  | Y |  |  |  |  | 101.8 | 12-10 | 247.93 | 0 | A |  | 1571 | 3 | 0.21 | 1520 | 1.19 | 64 | 32 | 262 | 4:22 | 25 | 26 | 34 | 0 |  | 0 |  |  | AR | 2020-01-04 00:30 | 2020-01-04 00:44 | 14 | 2020-01-04 00:29 | 15 |  |  |  |  | Y |  |  |  | Y | [5 empty] | 275.08 | 0 | [20 empty] | 1.37 |  |  | 5.31 | 0 | A |  |  | 10.836 | 24.977 | 53.012 | 0.208 | 4.892 | 2.122 | 1493.73 | 0 | 20 | 306 | 21 | 0 | 0 | 0 | 494 | 0 | 295 | 0 | 0 | 0 | 0
2020-01-03 | B56176 | 2 | 중탄소 | AE4140Q |  | Al 탈산 | B | 21 | 35 | 51850 | 88.55 | A | A |  | A | 1 |  | 1 | 1540 | 1545 | 6300 |  |  | 6300 | 67.48 | 12 | 93356 | 1625 |  | Y | 40 | 33 |  |  | B56173 | 05 |  |  |  | 임현진 | 2 |  |  |  |  | Y |  | 99.45 | 12-7 | 238.72 | 0 | A |  | 1608 | 1 | 0.05 | 1548 | 1.42 | 54 | 22 | 195 | 3:15 | 18 | 18 | 0 | 0 | 35 | 0 | 0 |  | AR | 2020-01-04 01:04 | 2020-01-04 01:23 | 20 | 2020-01-04 00:51 | 32 |  |  |  |  | Y |  | Y | Y | [5 empty] | 5 | 11.77 | 0 | [20 empty] | 0.92 |  |  | 0.11 | 0.11 | A | [9 empty] | 1199 | 0 | 372 | 0 | 0 | 193 | 0 | 557 | 0 | 301 | 0 | 0 | 0 | 25 |  |  | 24
2020-01-03 | C53744 | 3 | 고탄소 | SM50CM | 연주종료 | Si 탈산 | T | 18 | 40 | 52600 | 87.47 | A | A | A |  | 1 |  | 1 | 1530 | 1546 | 6000 |  |  | 6000 | 66.8 | 33 | 89826 | 1606 |  | Y | 41 | 38 |  |  | C53741 | 05 |  |  |  | 도주용 | 2 |  | Y |  |  | Y | 4 | 95.7 | 12-2 | 202.9 | 0 | A |  | 1597 | 2 | 0.5 | 1543 | 1.46 | 57 | 28 | 385 | 6:25 | 13 | 13 | 0 | 0 |  | 0 |  |  | AR | 2020-01-04 01:20 |  | 11 | 2020-01-04 01:11 | 20 |  |  |  |  | Y | [5 empty] | N |  |  | 5.5 | 7.11 | 0 | [23 empty] | 0 | 0 | A |  |  | 24.904 | 10.051 | 54.054 | 0.3 | 2.17 | 5.377 | 1975.35 | 130 | 0 | 766 | 0 | 0 | 0 | 0 | 997 | 0 | 0 | 0 | 0 | 0 | 34 |  |  | 6
2020-01-03 | A56216 | 1 | 고탄소 | STB2 |  | Al 탈산 | B | 36 | 35 | 49900 | 76.27 | A | A | A |  | 1 | 1 |  | 1520 | 1566 | 4600 |  |  | 4600 | 45.31 | 12 | 101532 | 1564 |  | Y | 41 | 30 |  |  | A56213 |  |  |  |  | 정용태 | 3 |  | Y |  |  |  |  | 107.8 | 13-5 | 296.92 | 0 | A |  | 1564 | 3 | 0.2 | 1524 | 1.18 | 68 | 37 | 270 | 4:30 | 25 | 26 | 35 | 0 |  | 0 |  |  | AR | 2020-01-04 01:27 | 2020-01-04 01:49 | 22 | 2020-01-04 01:26 | 23 | [8 empty] | Y | [5 empty] | 122.3 | 0 | [20 empty] | 1.54 |  |  | 6.31 | 0 | A |  |  | 10.444 | 24.755 | 49.486 | 0.197 | 4.738 | 1.999 | 1499.98 | 0 | 71 | 207 | 22 | 0 | 0 | 0 | 497 | 0 | 296 | 0 | 0 | 0 | 29
2020-01-03 | B56177 | 2 | 중탄소 | AE4140Q | 잔강최소화전 | Al 탈산 | B | 30 | 45 | 51550 | 89.03 | A | A |  | A | 1 |  | 1 | 1540 | 1544 | 7500 |  |  | 7500 | 88.19 | 12 | 85039 | 1627 | 692 | Y | 45 | 37 |  |  | B56174 | 05 |  |  |  | 임현진 | 2 |  |  |  |  | Y |  | 111.75 | 13-7 | 244.08 | 0 | A |  | 1613 | 1 | 0.06 | 1561 | 1.29 | 67 | 32 | 231 | 3:51 | 18 | 18 | 0 | 0 | 35 | 0 | 0 |  | AR | 2020-01-04 02:07 | 2020-01-04 02:22 | 15 | 2020-01-04 01:58 | 24 |  |  |  |  | Y |  | Y | Y | [5 empty] | 4 | 14.15 | 0 | [20 empty] | 1.52 |  |  | 0.17 | 0.17 | A | [9 empty] | 1448 | 0 | 47 | 0 | 0 | 212 | 0 | 863 | 0 | 305 | 0 | 0 | 0 | 16 |  |  | 28
2020-01-03 | C53745 | 3 | 고탄소 | SM50CM | 연주종료 | Si 탈산 | T | 1 | 67 | 48950 | 81.58 | A | A | A |  | 1 |  | 1 | 1530 | 1565 | 5000 |  |  | 5000 | 51.02 | 36 | 97992 | 1606 |  | Y | 43 | 32 |  |  | C53742 | 05 |  |  |  | 정종훈 | 2 |  | Y |  |  | Y |  | 98.8 | 11-10 | 150.64 | 0 | A |  | 1599 | 2 | 0.51 | 1540 | 1.97 | 54 | 29 | 399 | 6:39 | 13 | 13 | 0 | 0 |  | 0 | 9 |  | AR | 2020-01-04 02:20 |  | 15 | 2020-01-04 02:11 | 24 |  |  |  |  | Y | [5 empty] | N |  |  | 5 | 7.35 | 0 | [23 empty] | 0 | 0 | A | [9 empty] | 160 | 0 | 1008 | 0 | 0 | 0 | 0 | 601 | 0 | 0 | 0 | 0 | 0 | 47 |  |  | 6 | 0.3953
2020-01-03 | A56217 | 1 | 고탄소 | STB2 |  | Al 탈산 | B | 6 | 21 | 50400 | 78.32 | A | A | A |  | 1 | 1 |  | 1520 | 1559 | 5100 |  |  | 5100 | 50.23 | 12 | 101532 | 1565 |  | Y | 41 | 34 |  |  | A56214 |  |  |  |  | 정용태 | 3 |  | Y |  |  |  |  | 103.9 | 13-5 | 203.9 | 0 | A |  | 1565 | 3 | 0.22 | 1525 | 1.08 | 69 | 35 | 251 | 4:11 | 25 | 26 | 36 | 0 |  | 0 |  |  | AR | 2020-01-04 02:33 | 2020-01-04 02:55 | 22 | 2020-01-04 02:31 | 24 |  |  |  |  | Y |  |  |  | Y | [5 empty] | 180.69 | 0 | [20 empty] | 0.99 |  |  | 7.49 | 0 | A | [9 empty] | 0 | 24 | 200 | 23 | 0 | 0 | 0 | 817 | 0 | 496 | 0 | 0 | 0 | 14
2020-01-03 | B56178 | 2 | 중탄소 | AE4140MB | 잔강최소화 | Al 탈산 | B | 16 | 66 | 49450 | 96.93 | A | A |  | A | 1 |  | 1 | 1540 | 1557 | 7700 |  |  | 7700 | 48.54 | 22 | 158647 | 1635 |  | Y | 43 | 38 |  |  | B56175 | 05 |  |  |  | 임현진 | 2 |  |  |  |  | Y |  | 107.35 | 12-8 | 276.54 | 0 | A |  | 1628 | 1 | 0.06 | 1562 | 1.5 | 70 | 18 | 239 | 3:59 | 18 | 18 | 0 | 0 |  | 0 | 0 |  | AR | 2020-01-04 03:20 | 2020-01-04 03:46 | 26 | 2020-01-04 03:02 | 45 |  |  |  |  | Y |  | Y | Y | [5 empty] | 4.5 | 10.92 | 0 | [20 empty] | 1.19 |  |  | 0.21 | 0.21 | A | [9 empty] | 1543 | 0 | 57 | 0 | 0 | 218 | 0 | 807 | 0 | 205 | 0 | 0 | 0 | 16 |  |  | 14
2020-01-03 | C53746 | 3 | 고탄소 | SM50CM | 연주종료 | Si 탈산 | T | 38 | 57 | 51450 | 90.75 | A | A | A |  | 1 |  | 1 | 1530 | 1559 | 6000 |  |  | 6000 | 48.75 | 45 | 123075 | 1621 |  | Y | 42 | 37 |  |  | C53743 | 05 |  |  |  | 도주용 | 2 |  | Y |  |  | Y | 4 | 96.65 | 11-9 | 64.09 | 0 | A |  | 1606 | 2 | 0.53 | 1551 | 1.41 | 65 | 32 | 418 | 6:58 | 13 | 14 | 0 | 0 |  | 0 | 10 |  | AR | 2020-01-04 03:30 |  | 10 | 2020-01-04 03:20 | 19 |  |  |  |  | Y | [5 empty] | N |  |  | 5 | 7.85 | 0 | [23 empty] | 0.54 | 0 | A | [9 empty] | 161 | 0 | 866 | 0 | 0 | 0 | 0 | 496 | 0 | 0 | 0 | 0 | 0 | 48 |  |  | 6
2020-01-03 | A56218 | 1 | 고탄소 | STB2 |  | Al 탈산 | B | 35 | 9 | 51800 | 76.27 | A | A | A |  | 1 | 1 |  | 1520 | 1551 | 4100 |  |  | 4100 | 40.38 | 12 | 101532 | 1570 |  | Y | 41 | 28 |  |  | A56215 |  |  |  |  | 정용태 | 3 |  | Y |  |  |  |  | 104.75 | 13-9 | 138.79 | 0 | A |  | 1570 | 3 | 0.21 | 1524 | 1.31 | 68 | 33 | 276 | 4:36 | 25 | 26 | 37 | 0 |  | 0 |  |  | AR | 2020-01-04 03:30 | 2020-01-04 03:59 | 29 | 2020-01-04 03:28 | 30 | [8 empty] | Y | [5 empty] | 205.75 | 0 | [20 empty] | 0.5 |  |  | 9.52 | 0 | A | [9 empty] | 0 | 51 | 231 | 9 | 0 | 0 | 0 | 595 | 0 | 493 | 0 | 0 | 0 | 16
2020-01-03 | B56179 | 2 | 중탄소 | AE4140M12 |  | Al 탈산 | B | 33 | 8 | 53800 | 102.55 | A | A |  | A | 1 |  | 1 | 1540 | 1585 | 6700 |  |  | 6700 | 197.92 | 4 | 33852 | 1644 |  | Y | 41 | 35 |  |  | B56176 | 05 |  |  |  | 임현진 | 2 |  |  |  |  | Y |  | 108.2 | 14-3 | 248.29 | 0 | A |  | 1621 | 1 | 0.06 | 1557 | 1.39 | 66 | 30 | 309 | 5:09 | 18 | 18 | 0 | 0 |  | 0 | 0 |  | AR | 2020-01-04 04:28 | 2020-01-04 04:47 | 19 | 2020-01-04 04:06 | 42 |  |  |  |  | Y |  | Y | Y | [5 empty] | 4.5 | 14.37 | 0 | [20 empty] | 1.02 |  |  | 0.16 | 0.16 | A | [9 empty] | 1630 | 0 | 450 | 0 | 0 | 220 | 0 | 855 | 0 | 202 | 0 | 0 | 0 | 53 |  |  | 9
2020-01-03 | C53747 | 3 | 고탄소 | SM50CM4 | TUNDISH교체전 | Al 탈산 | T | 11 | 70 | 48400 | 88.13 | A | A | A |  | 1 |  | 1 | 1530 | 1565 | 5500 |  |  | 5500 | 87.43 | 23 | 62905 | 1603 |  | Y | 44 | 35 |  |  | C53744 | 05 |  |  |  | 정종훈 | 2 |  |  | Y |  | Y |  | 102.9 | 12-3 | 180.93 | 0 | A |  | 1613 | 2 | 0.51 | 1554 | 1.64 | 68 | 31 | 373 | 6:13 | 10 | 14 | 0 | 0 |  | 0 | 10 |  | AR | 2020-01-04 04:30 |  | 14 | 2020-01-04 04:21 | 23 |  |  |  |  | Y | [5 empty] | N |  |  | 4.5 | 9.62 | 0 | [23 empty] | 0 | 0 | A | [9 empty] | 136 | 0 | 872 | 0 | 0 | 0 | 0 | 597 | 0 | 299 | 0 | 0 | 0 | 50 |  |  | 5
2020-01-03 | A56219 | 1 | 고탄소 | STB2 |  | Al 탈산 | B | 10 | 32 | 49400 | 79.5 | A | A | A |  | 1 | 1 |  | 1520 | 1590 | 4200 |  |  | 4200 | 41.37 | 12 | 101532 | 1557 |  | Y | 42 | 29 |  |  | A56216 |  |  |  |  | 정용태 | 3 |  | Y |  |  |  |  | 107 | 13-5 | 229.62 | 0 | A |  | 1557 | 3 | 0.22 | 1526 | 0.82 | 70 | 35 | 264 | 4:24 | 25 | 26 | 38 | 0 |  | 0 |  |  | AR | 2020-01-04 04:32 | 2020-01-04 05:05 | 33 | 2020-01-04 04:32 | 33 |  |  |  |  | Y |  |  |  | Y | [5 empty] | 234.95 | 0 | [20 empty] | 1.4 |  |  | 10.63 | 0 | A | [9 empty] | 0 | 186 | 121 | 38 | 0 | 0 | 0 | 621 | 0 | 447 | 0 | 0 | 0 | 0
2020-01-03 | B56180 | 2 | 중탄소 | AE4140M12 |  | Al 탈산 | B | 21 | 36 | 52200 | 94.97 | A | A |  | A | 1 |  | 1 | 1540 | 1587 | 6900 |  |  | 6900 | 73.51 | 12 | 93864 | 1634 |  | Y | 46 | 37 |  |  | B56177 | 05 |  |  |  | 임현진 | 2 |  |  |  |  | Y |  | 107 | 13-4 | 245.68 | 0 | A |  | 1625 | 1 | 0.07 | 1561 | 1.39 | 70 | 32 | 213 | 3:33 | 18 | 18 | 0 | 0 |  | 0 | 0 |  | AR | 2020-01-04 05:21 | 2020-01-04 05:50 | 29 | 2020-01-04 05:09 | 42 | [6 empty] | Y | Y | [6 empty] | 12.67 | 0 | [20 empty] | 1.05 |  |  | 0.19 | 0.19 | A | [9 empty] | 1591 | 0 | 62 | 0 | 0 | 241 | 0 | 854 | 0 | 308 | 0 | 0 | 0 | 33 |  |  | 9
2020-01-03 | A56220 | 1 | 고탄소 | STB2 |  | Al 탈산 | B | 36 | 36 | 49600 | 85.9 | A | A | A |  | 1 | 1 |  | 1520 | 1538 | 5300 |  |  | 5300 | 62.64 | 10 | 84610 | 1562 |  | Y | 41 | 35 |  |  | A56217 |  |  |  |  | 정용태 | 3 |  | Y |  |  |  |  | 104.05 | 13-1 | 374.99 | 0 | A |  | 1562 | 3 | 0.22 | 1524 | 0.86 | 68 | 36 | 262 | 4:22 | 25 | 26 | 39 | 0 |  | 0 |  |  | AR | 2020-01-04 05:41 | 2020-01-04 06:09 | 28 | 2020-01-04 05:40 | 29 | [8 empty] | Y | [5 empty] | 270.09 | 0 | [20 empty] | 1.38 |  |  | 11.86 | 0 | A | [9 empty] | 0 | 165 | 164 | 0 | 0 | 0 | 0 | 593 | 0 | 494 | 0 | 0 | 0 | 0
2020-01-03 | C53748 | 3 | 중탄소 | SM45CI |  | Al 탈산 | I | 18 | 41 | 51750 | 98.37 | A | A | A |  | 1 |  | 1 | 1560 | 1552 | 8000 |  |  | 8000 | 94.12 | 10 | 85000 | 1663 |  | INGOT | 45 | 42 |  |  | C53745 | 05 |  |  |  | 도주용 |  |  | Y |  |  | Y | 4 | 94.4 | 11-10 | 218.94 | 0 | A |  | 1652 | 2 | 0.53 | 1579 | 1.55 | 86 |  | 467 | 7:47 | 20 | 20 | 0 | 0 |  | 0 | 7 |  | AR | 2020-01-04 05:55 |  | 14 | 2020-01-04 05:47 | [5 empty] | Y | [5 empty] | N |  |  |  | 13.52 | 0 | [18 empty] | 0.8 |  |  |  |  | 0.83 | 0 | A | [9 empty] | 0 | 0 | 533 | 0 | 0 | 0 | 0 | 907 | 0 | 301 | 301 | 0 | 0 | 25
2020-01-03 | B56181 | 2 | 중탄소 | AE4140M12 |  | Al 탈산 | B | 30 | 46 | 51250 | 107.07 | A | A |  | C | 1 |  | 1 | 1540 | 1557 | 7300 |  |  | 7300 | 71.13 | 14 | 102628 | 1646 |  | Y | 44 | 36 |  |  | B56178 | 05 |  |  |  | 임현진 | 2 |  |  |  |  | Y |  | 103.95 | 12-9 | 264.69 | 0 | A |  | 1625 | 1 | 0.08 | 1558 | 1.29 | 67 | 33 | 216 | 3:36 | 18 | 20 | 0 | 0 | 35 | 0 | 0 |  | AR | 2020-01-04 06:36 | 2020-01-04 06:55 | 20 | 2020-01-04 06:10 | 45 |  |  |  |  | Y |  | Y | Y | [5 empty] | 4 | 13.19 | 0 | [20 empty] | 1.31 |  |  | 0.37 | 0.37 | A | [9 empty] | 1564 | 0 | 43 | 30 | 0 | 212 | 0 | 657 | 0 | 208 | 0 | 0 | 0 | 15 |  |  | 14
2020-01-03 | A56221 | 1 | 고탄소 | STB2 |  | Al 탈산 | B | 6 | 22 | 50700 | 87.6 | A | C | C |  | 1 | 1 |  | 1520 | 1552 | 5500 |  |  | 5500 | 54.17 | 12 | 101532 | 1555 |  | Y | 46 | 36 |  |  | A56218 |  |  |  |  | 정용태 | 3 |  |  | Y |  |  |  | 105.45 | 13-6 | 364.8 | 0 | A |  | 1555 | 3 | 0.2 | 1534 | 0.54 | 78 | 31 | 259 | 4:19 | 25 | 26 | 40 | 0 |  | 0 |  |  | AR | 2020-01-04 06:43 | 2020-01-04 07:11 | 28 | 2020-01-04 06:40 | 31 |  |  |  |  | Y |  |  |  | Y | [5 empty] | 185.14 | 0 | [20 empty] | 1.35 |  |  | 0.02 | 0 | A | [9 empty] | 503 | 72 | 105 | 22 | 0 | 0 | 0 | 494 | 0 | 694 | 0 | 0 | 0 | 0
2020-01-03 | C53749 | 3 | 중탄소 | AE15B35C | 연주시작 | Si 탈산 | T | 1 | 68 | 49050 | 107.72 | A | C | C |  | 1 |  | 1 | 1535 | 1564 | 8100 |  |  | 8100 | 87.9 | 35 | 92155 | 1649 |  | Y | 58 | 47 |  |  | C53746 | 05 |  |  |  | 정종훈 | 2 |  |  | Y |  | Y |  | 101.2 | 12-2 | 269.78 | 0 | A |  | 1629 | 2 | 0.51 | 1590 | 1 | 92 | 40 | 384 | 6:24 | 10 | 10 | 0 | 0 |  | 0 | 11 |  | AR | 2020-01-04 07:13 |  | 21 | 2020-01-04 07:02 | 33 |  |  |  |  | Y | [5 empty] | N |  |  |  | 8.95 | 0 | [23 empty] | 0.02 | 0 | B | [9 empty] | 680 | 0 | 1144 | 0 | 0 | 0 | 0 | 701 | 0 | 300 | 199 | 0 | 0 | 18 |  |  | 12 |  | 1
2020-01-03 | B56182 | 2 | 중탄소 | AE4140M12 |  | Al 탈산 | B | 16 | 67 | 0 | 111.72 | A | C |  | C | 1 |  | 1 | 1540 | 1594 | 6300 |  |  | 6300 | 68.58 | 13 | 91862 | 1636 |  | Y | 49 | 41 |  |  | B56179 | 05 |  |  |  | 고승만 | 2 |  |  | Y |  | Y |  | 149.3 |  | 229.02 | 0 | A |  | 1625 | 1 | 0.07 | 1552 | 1.59 | 61 | 28 | 227 | 3:47 | 18 | 20 | 0 | 0 |  | 0 | 0 |  | AR | 2020-01-04 07:43 | 2020-01-04 08:01 | 18 | 2020-01-04 07:17 | 43 |  |  |  |  | Y |  | Y | Y | [5 empty] | 5 | 13.03 | 0 | [20 empty] | 0.71 |  |  | 0.3 | 0.3 | A | [9 empty] | 1477 | 0 | 415 | 20 | 0 | 257 | 0 | 746 | 0 | 210 | 0 | 0 | 0 | 30 |  |  | 9
2020-01-04 | A56222 | 1 | 고탄소 | STB2 | TUNDISH교체전 | Al 탈산 | B | 35 | 10 | 51900 | 80.12 | C | C | C |  | 1 | 1 |  | 1520 | 1591 | 3900 |  |  | 3900 | 49.29 | 10 | 79130 | 1559 |  | Y | 42 | 33 | [7 empty] | 박안희 | 2 |  | Y |  |  |  |  | 104.35 | 13-8 | 293.89 | 0 | A |  | 1559 | 3 | 0.21 | 1522 | 0.97 | 66 | 32 | 260 | 4:20 | 25 | 26 | 41 | 0 |  | 0 |  |  | AR | 2020-01-04 07:45 | 2020-01-04 08:16 | 31 | 2020-01-04 07:45 | 31 |  |  |  |  | Y |  |  |  | Y | [5 empty] | 196.45 | 0 | [20 empty] | 1.1 |  |  | 2.48 | 0 | A | [9 empty] | 0 | 304 | 0 | 205 | 0 | 0 | 0 | 296 | 0 | 296 | 0 | 0 | 0 | 0
2020-01-04 | C53750 | 3 | 중탄소 | AE15B35C | 연주종료 | Si 탈산 | T | 38 | 58 | 52700 | 90.25 | C | C | C |  | 1 |  | 1 | 1535 | 1570 | 6600 |  |  | 6600 | 67.75 | 37 | 97421 | 1617 |  | Y | 46 | 38 | 인곳4톤처리 | [7 empty] | 2 | [6 empty] | 97.9 | 11-10 | 215.18 | 0 | A |  | 1618 | 2 | 0.53 | 1572 | 1.35 | 74 | 39 | 453 | 7:33 | 10 | 10 | 0 | 0 |  | 0 | 10 |  | AR | 2020-01-04 08:16 |  | 26 | 2020-01-04 08:07 | 36 |  |  |  |  | Y | [5 empty] | N |  |  |  | 9.46 | 0 | [23 empty] | 0 | 0 | A | [9 empty] | 571 | 0 | 965 | 0 | 0 | 0 | 0 | 310 | 0 | 201 | 0 | 0 | 0 | 16 |  |  | 5
2020-01-04 | B56183 | 2 | 중탄소 | AE4140M12 |  | Al 탈산 | B | 33 | 9 | 53750 | 108.55 | C | C |  | C | 1 |  | 1 | 1540 | 1565 | 7700 |  |  | 7700 | 76.94 | 13 | 100080 | 1647 |  | Y | 50 | 40 |  |  | B56180 | 05 |  |  |  | 고승만 | 2 |  |  | Y |  | Y |  | 108.95 | 14-3 | 274.97 | 0 | A |  | 1632 | 1 | 0.05 | 1569 | 1.25 | 78 | 41 | 180 | 3:00 | 18 | 21 | 0 | 0 |  | 0 | 0 |  | AR | 2020-01-04 08:41 | 2020-01-04 09:03 | 22 | 2020-01-04 08:22 | 41 |  |  |  |  | Y |  | Y | Y | [5 empty] | 3 | 10.73 | 0 | [20 empty] | 0.97 |  |  | 0.15 | 0.15 | A | [9 empty] | 1615 | 0 | 493 | 20 | 0 | 215 | 0 | 803 | 0 | 313 | 0 | 0 | 0 | 46 |  |  | 9
2020-01-04 | A56223 | 1 | 저탄소 | BP-SCR420HC | TUNDISH교체 | Al 탈산 | B | 10 | 33 | 50200 | 78.48 | C | C | C |  | 1 | 1 |  | 1540 | 1605 | 5900 |  |  | 5900 | 69.73 | 10 | 84610 | 1650 |  | Y | 43 | 32 | [7 empty] | 박안희 | 2 |  |  | Y |  |  |  | 95 | 12-2 | 0.44 | 238.21 | A |  | 1650 | 3 | 0.19 | 1604 | 1.31 | 93 | 23 | 236 | 3:56 | 16 | 21 | 42 | 0 |  | 0 |  |  | N2 | 2020-01-04 08:42 | 2020-01-04 09:40 | 58 | 2020-01-04 08:41 | 58 |  |  |  |  | Y |  |  |  | Y | [5 empty] | 0 | 222.68 | [19 empty] | 2.37 | 2.37 |  |  | 2.8 | 2.36 | A | [9 empty] | 562 | 718 | 218 | 34 | 0 | 0 | 0 | 296 | 0 | 299 | 0 | 0 | 0 | 0 |  |  |  |  | 1
2020-01-04 | C53751 | 3 | 중탄소 | AE15B35C | 연주종료 | Si 탈산 | T | 11 | 71 | 48050 | 83.72 | C | C | C |  | 1 |  | 1 | 1535 | 1568 | 5500 |  |  | 5500 | 59.68 | 35 | 92155 | 1621 |  | Y | 43 | 36 | [8 empty] | 2 |  |  |  |  | Y |  | 102.65 | 12-3 | 146.74 | 0 | A |  | 1619 | 2 | 0.52 | 1571 | 1.6 | 73 | 38 | 342 | 5:42 | 10 | 10 | 0 | 0 |  | 0 | 11 |  | AR | 2020-01-04 09:15 |  | 35 | 2020-01-04 09:04 | 46 |  |  |  |  | Y | [5 empty] | N |  |  |  | 9.29 | 0 | [23 empty] | 0 | 0 | A | [9 empty] | 554 | 0 | 1289 | 0 | 0 | 0 | 0 | 395 | 0 | 200 | 0 | 0 | 0 | 42 |  |  | 5
2020-01-04 | B56184 | 2 | 중탄소 | AE4140M12 |  | Al 탈산 | B | 21 | 37 | 51900 | 114.72 | C | C |  | C | 1 |  | 1 | 1540 | 1534 | 8700 |  |  | 8700 | 89.88 | 12 | 96795 | 1634 |  | Y | 55 | 47 |  |  | B56181 | 05 |  |  |  | 고승만 | 2 |  |  | Y |  | Y |  | 110.9 | 13-8 | 256.59 | 0 | A |  | 1619 | 1 | 0.06 | 1564 | 1.26 | 73 | 35 | 159 | 2:39 | 18 | 21 | 0 | 0 |  | 0 | 0 |  | AR | 2020-01-04 09:50 | 2020-01-04 10:10 | 21 | 2020-01-04 09:28 | 43 |  |  |  |  | Y |  | Y | Y | [5 empty] | 3 | 9.21 | 0 | [20 empty] | 1.21 |  |  | 0.13 | 0.13 | A | [9 empty] | 1668 | 0 | 396 | 0 | 0 | 173 | 0 | 858 | 0 | 404 | 0 | 0 | 0 | 63 |  |  | 7
2020-01-04 | A56224 | 1 | 저탄소 | BP-SCR420HC |  | Al 탈산 | B | 36 | 37 | 49700 | 82.97 | C | C | C |  | 1 | 1 |  | 1540 | 1561 | 6400 |  |  | 6400 | 63.03 | 12 | 101532 | 1621 |  | Y | 44 | 34 | [7 empty] | 박안희 | 2 |  |  | Y |  |  |  | 111 | 13-8 | 0 | 288.77 | A |  | 1621 | 3 | 0.24 | 1576 | 1.29 | 65 | 22 | 268 | 4:28 | 16 | 20 | 43 | 0 |  | 0 |  |  | N2 | 2020-01-04 10:00 | 2020-01-04 10:42 | 43 | 2020-01-04 09:56 | 46 |  |  |  |  | Y |  |  |  | Y | [5 empty] | 0 | 228.23 | [23 empty] | 0 | 0.01 | A | [9 empty] | 812 | 892 | 0 | 40 | 0 | 0 | 0 | 298 | 0 | 298 | 0 | 0 | 0 | 0
2020-01-04 | C53752 | 3 | 중탄소 | AE15B35C | TUNDISH교체전 | Si 탈산 | T | 18 | 42 | 51000 | 82.17 | C | C | C |  | 1 |  | 1 | 1535 | 1534 | 6100 |  |  | 6100 | 62.61 | 37 | 97421 | 1593 |  | Y | 46 | 34 | [15 empty] | 95.55 | 12-1 | 210.74 | 0 | A |  | 1612 | 2 | 0.5 | 1571 | 1.52 | 73 | 29 | 353 | 5:53 | 10 | 10 | 0 | 0 |  | 0 | 9 |  | AR | 2020-01-04 10:21 |  | 32 | 2020-01-04 10:11 | 41 |  |  |  |  | Y | [5 empty] | N |  |  |  | 10.21 | 0 | [23 empty] | 0 | 0 | A | [9 empty] | 532 | 0 | 1061 | 0 | 0 | 0 | 0 | 404 | 0 | 199 | 0 | 0 | 0 | 36 |  |  | 5
2020-01-04 | B56185 | 2 | 중탄소 | AE4140M12 | TUNDISH교체전 | Al 탈산 | B | 30 | 47 | 51200 | 107.35 | C | C |  | C | 1 |  | 1 | 1540 | 1577 | 6500 |  |  | 6500 | 68.16 | 12 | 95358 | 1636 |  | Y | 49 | 34 |  |  | B56182 | 05 |  |  |  | 고승만 | 2 |  |  | Y |  | Y |  | 100.8 | 12-5 | 255.42 | 0 | A |  | 1619 | 1 | 0.08 | 1559 | 1.3 | 68 | 31 | 165 | 2:45 | 18 | 20 | 0 | 0 |  | 0 | 0 |  | AR | 2020-01-04 10:49 | 2020-01-04 11:24 | 35 | 2020-01-04 10:28 | 56 |  |  |  |  | Y |  | Y | Y | [5 empty] | 5 | 20.68 | 0 | [20 empty] | 1.11 |  |  | 0.2 | 0.2 | A | [9 empty] | 1534 | 0 | 372 | 20 | 0 | 218 | 0 | 607 | 0 | 202 | 0 | 0 | 0 | 28 |  |  | 9
2020-01-04 | A56225 | 1 | 저탄소 | BP-SCR420HC |  | Al 탈산 | B | 6 | 23 | 50700 | 81.62 | C | C | C |  | 1 | 1 |  | 1540 | 1533 | 8300 |  |  | 8300 | 81.75 | 12 | 101532 | 1629 |  | Y | 49 | 44 | [7 empty] | 박안희 | 2 |  |  | Y |  |  |  | 105.9 | 13-6 | 0.64 | 0.52 | A |  | 1629 | 3 | 0.2 | 1589 | 1.33 | 78 | 29 | 268 | 4:28 | 16 | 17 | 44 | 0 |  | 0 |  |  | N2 | 2020-01-04 11:27 | 2020-01-04 11:58 | 31 | 2020-01-04 11:25 | 33 |  |  |  |  | Y |  |  |  | Y | [5 empty] | 0 | 230.08 | [23 empty] | 0 | 0.02 | A | [9 empty] | 599 | 683 | 0 | 0 | 0 | 0 | 0 | 818 | 0 | 606 | 0 | 0 | 0 | 0
2020-01-04 | B56186 | 2 | 중탄소 | SM45CB | TUNDISH교체 | Si 탈산 | B | 16 | 68 | 49200 | 105.62 | C | C |  | C | 1 |  | 1 | 1540 | 1546 | 7500 |  |  | 7500 | 78.84 | 13 | 95134 | 1665 |  | Y | 46 | 38 | [7 empty] | 고승만 | 2 |  |  | N |  | Y |  | 97.4 | 11-8 | 260.08 | 0 | A |  | 1639 | 1 | 0.06 | 1572 | 1.19 | 79 | 30 | 257 | 4:17 | 14 | 21 | 0 | 0 |  | 0 | 0 |  | N2 | 2020-01-04 12:01 | 2020-01-04 12:40 | 39 | 2020-01-04 11:48 | 52 |  |  |  |  | Y |  | Y | Y | [5 empty] | 4.7 | 0 | 17.2 | [19 empty] | 2.07 |  |  |  | 0.1 | 0.1 | A | [9 empty] | 0 | 0 | 10 | 0 | 0 | 82 | 0 | 503 | 0 | 415 | 0 | 0 | 0 | 51 |  |  | 9 |  | 1
2020-01-04 | C53753 | 3 | 저탄소 | SCM415M1 |  | Al 탈산 | I | 1 | 69 | 48550 | 112.03 | C | C | C |  | 1 |  | 1 | 1560 | 1556 | 8800 |  |  | 8800 | 88 | 20 | 100000 | 1654 | 386 | INGOT | 51 | 47 | [15 empty] | 102.9 | 12-3 | 320.05 | 0 | A |  | 1654 | 2 | 0.5 | 1588 | 1.25 | 74 |  | 395 | 6:35 | 20 | 25 | 0 | 0 |  | 0 | 9 |  | N2 | 2020-01-04 12:13 |  | 13 | 2020-01-04 12:04 | [5 empty] | Y | [5 empty] | N |  |  |  | 5.62 | 0 | [18 empty] | 0.9 |  |  |  |  | 0.07 | 0 | A | [9 empty] | 726 | 687 | 211 | 0 | 0 | 0 | 0 | 615 | 0 | 200 | 0 | 0 | 0 | 5
2020-01-04 | A56226 | 1 | 저탄소 | BP-SCR420HC |  | Al 탈산 | B | 35 | 11 | 52800 | 76.9 | C | C | C |  | 1 | 1 |  | 1540 | 1557 | 6700 |  |  | 6700 | 65.99 | 12 | 101532 | 1618 |  | Y | 45 | 35 | [7 empty] | 박안희 | 2 |  |  | Y |  |  |  | 105.4 | 13-9 | 0 | 197.72 | A |  | 1618 | 3 | 0.23 | 1583 | 1.13 | 72 | 29 | 269 | 4:29 | 16 | 18 | 45 | 0 |  | 0 |  |  | N2 | 2020-01-04 12:28 | 2020-01-04 12:59 | 31 | 2020-01-04 12:27 | 32 |  |  |  |  | Y |  |  |  | Y | [5 empty] | 0 | 190.59 | [23 empty] | 0 | 1.55 | A | [9 empty] | 152 | 1147 | 0 | 21 | 0 | 0 | 0 | 514 | 0 | 449 | 0 | 0 | 0 | 0
2020-01-04 | B56187 | 2 | 중탄소 | SM45CB |  | Si 탈산 | B | 33 | 10 | 52850 | 88.68 | C | C |  | C | 1 |  | 1 | 1540 | 1545 | 6000 |  |  | 6000 | 38.32 | 19 | 156578 | 1625 |  | Y | 43 | 32 | [7 empty] | 고승만 | 2 |  |  |  |  | Y |  | 99.65 | 13-3 | 242.05 | 0 | A |  | 1607 | 1 | 0.06 | 1562 | 1.18 | 69 | 24 | 142 | 2:22 | 14 | 16 | 0 | 0 |  | 0 | 0 |  | N2 | 2020-01-04 12:53 | 2020-01-04 13:41 | 47 | 2020-01-04 12:41 | 60 |  |  |  |  | Y |  | Y | Y | [6 empty] | 0 | 11.68 | [23 empty] | 0.13 | 0.13 | A | [9 empty] | 0 | 0 | 17 | 0 | 0 | 79 | 0 | 504 | 0 | 413 | 0 | 0 | 0 | 64 |  |  | 7
2020-01-04 | C53754 | 3 | 중탄소 | SCM440 | 연주시작 | Al 탈산 | T | 38 | 59 | 51400 | 89.58 | C | C | C |  | 1 |  | 1 | 1535 | 1540 | 8000 |  |  | 8000 | 88.58 | 33 | 90309 | 1632 |  | Y | 47 | 43 | [8 empty] | 2 |  |  |  |  | Y |  | 98.75 | 12-1 | 182.17 | 0 | A |  | 1625 | 2 | 0.51 | 1585 | 1.11 | 89 | 39 | 408 | 6:48 | 10 | 10 | 0 | 0 |  | 0 | 7 |  | N2 | 2020-01-04 13:20 |  | 25 | 2020-01-04 13:12 | 32 |  |  |  |  | Y | [5 empty] | N |  |  |  | 2.94 | 0 | [23 empty] | 0.66 | 0 | A | [9 empty] | 1314 | 0 | 335 | 0 | 0 | 0 | 0 | 400 | 0 | 201 | 0 | 0 | 0 | 40 |  |  | 9 |  | 1
2020-01-04 | A56227 | 1 | 저탄소 | BP-SCR420HC |  | Al 탈산 | B | 10 | 34 | 49600 | 78.28 | C | C | C |  | 1 | 1 |  | 1540 | 1552 | 6600 |  |  | 6600 | 65 | 12 | 101532 | 1611 |  | Y | 46 | 37 | [7 empty] | 박안희 | 2 |  |  | Y |  |  |  | 110 | 13-8 | 0.63 | 161.83 | A |  | 1611 | 3 | 0.23 | 1580 | 1 | 69 | 27 | 267 | 4:27 | 16 | 17 | 46 | 0 |  | 0 |  |  | N2 | 2020-01-04 13:32 | 2020-01-04 13:58 | 26 | 2020-01-04 13:30 | 28 |  |  |  |  | Y |  |  |  | Y | [5 empty] | 0 | 188.81 | [23 empty] | 0 | 3.58 | A | [9 empty] | 973 | 471 | 0 | 44 | 0 | 0 | 0 | 596 | 0 | 518 | 0 | 0 | 0 | 20
2020-01-04 | B56188 | 2 | 중탄소 | SM45CR2 |  | Si 탈산 | B | 21 | 38 | 51450 | 99.12 | C | C |  | C | 1 |  | 1 | 1540 | 1567 | 5500 |  |  | 5500 | 129.66 | 6 | 42420 | 1626 |  | Y | 41 | 31 | [7 empty] | 고승만 | 2 |  |  |  |  | Y |  | 98.75 | 12-5 | 0 | 201.58 | A |  | 1613 | 1 | 0.05 | 1553 | 0 | 59 | 25 | 162 | 2:42 | 15 | 17 | 0 | 0 |  | 0 | 0 |  | N2 | 2020-01-04 14:16 | 2020-01-04 14:40 | 24 | 2020-01-04 13:51 | 49 |  |  |  |  | Y |  | Y | Y | [6 empty] | 0 | 9.99 | [23 empty] | 0.31 | 0.31 | B | [9 empty] | 0 | 0 | 242 | 0 | 0 | 0 | 0 | 596 | 0 | 203 | 0 | 0 | 0 | 51 |  |  | 5
2020-01-04 | C53755 | 3 | 중탄소 | SCM440 | 연주종료 | Al 탈산 | T | 11 | 72 | 48000 | 91.22 | C | C | D |  | 1 |  | 1 | 1535 | 1516 | 7500 |  |  | 7500 | 56.88 | 48 | 131856 | 1597 |  | Y | 60 | 40 | [7 empty] | 박지웅 | 2 |  | N |  |  | Y |  | 101.9 | 12-2 | 222.88 | 0 | A |  | 1612 | 2 | 0.48 | 1558 | 2.45 | 62 | 31 | 440 | 7:20 | 10 | 13 | 0 | 0 |  | 0 | 9 |  | N2 | 2020-01-04 14:29 |  | 19 | 2020-01-04 14:20 | 28 |  |  |  |  | Y | [5 empty] | Y |  |  |  | 5.29 | 0 | [23 empty] | 0 | 0 | A | [9 empty] | 1392 | 0 | 0 | 0 | 0 | 0 | 0 | 744 | 0 | 198 | 111 | 0 | 0 | 65 |  |  | 5
2020-01-04 | A56228 | 1 | 저탄소 | BP-SCR420HC |  | Al 탈산 | B | 36 | 38 | 49600 | 73.05 | C | C | D |  | 1 | 1 |  | 1540 | 1536 | 6100 |  |  | 6100 | 60.08 | 12 | 101532 | 1625 |  | Y | 39 | 33 | [7 empty] | 박안희 | 2 |  | Y |  |  |  |  | 102.4 | 12-9 | 0 | 120.1 | A |  | 1625 | 3 | 0.2 | 1581 | 1.29 | 70 | 22 | 226 | 3:46 | 16 | 18 | 47 | 0 |  | 0 |  |  | N2 | 2020-01-04 14:28 | 2020-01-04 15:13 | 44 | 2020-01-04 14:28 | 45 |  |  |  |  | Y |  |  |  | Y | [5 empty] | 0 | 233.34 | [23 empty] | 0 | 9.17 | A | [9 empty] | 1026 | 522 | 0 | 29 | 0 | 0 | 0 | 299 | 0 | 298 | 0 | 0 | 0 | 19
2020-01-04 | B56189 | 2 | 중탄소 | SM45CR2 |  | Si 탈산 | B | 30 | 48 | 51550 | 100.1 | C | D |  | D | 1 |  | 1 | 1540 | 1535 | 6400 |  |  | 6400 | 64.22 | 12 | 99662 | 1627 |  | Y | 39 | 33 | [7 empty] | 고승만 | 2 |  |  |  |  | Y |  | 96.45 | 12-1 | 0.02 | 252.25 | A |  | 1618 | 1 | 0.05 | 1550 | 1.39 | 56 | 23 | 217 | 3:37 | 15 | 17 | 0 | 0 |  | 0 | 0 |  | N2 | 2020-01-04 15:20 | 2020-01-04 15:38 | 17 | 2020-01-04 14:52 | 45 |  |  |  |  | Y |  | Y | Y | [5 empty] | 4.5 | 0 | 15.03 | [23 empty] | 0.76 | 0.76 | A | [9 empty] | 20 | 0 | 244 | 0 | 0 | 0 | 0 | 970 | 0 | 205 | 0 | 0 | 0 | 60 |  |  | 5
2020-01-04 | C53756 | 3 | 중탄소 | SCM440HF | 연주종료 | Al 탈산 | T | 18 | 43 | 51550 | 84.45 | D | D | D |  | 1 |  | 1 | 1535 | 1568 | 5900 |  |  | 5900 | 102.28 | 21 | 57687 | 1622 |  | Y | 47 | 34 |  |  |  | 05 |  |  |  | 박지웅 | 2 |  | Y |  |  | Y |  | 97.45 | 12-3 | 131.28 | 9.11 | A |  | 1615 | 2 | 0.51 | 1562 | 1.96 | 69 | 28 | 461 | 7:41 | 13 | 14 | 0 | 0 |  | 0 | 11 |  | AR | 2020-01-04 15:29 |  | 25 | 2020-01-04 15:19 | 36 |  |  |  |  | Y | [5 empty] | Y |  |  |  | 2.95 | 0 | [23 empty] | 0.17 | 0 | A | [9 empty] | 1451 | 0 | 193 | 51 | 0 | 0 | 0 | 492 | 0 | 201 | 0 | 0 | 0 | 0 |  |  | 5
2020-01-04 | A56229 | 1 | 중탄소 | SCM440HF | 연주종료 | Al 탈산 | T | 6 | 24 | 50700 | 142.73 | D | D | D |  | 1 |  | 1 | 1530 | 1530 | 7900 |  |  | 7900 | 79.89 | 36 | 98892 | 1643 |  | Y | 56 | 42 | [6 empty] | 타호기와 강종변경 | 김덕진 | 2 |  | Y |  |  |  |  | 0 | 10-1 | 172.82 | 66.06 | A |  | 1616 | 2 | 0.49 | 1561 | 1.57 | 68 | 26 | 434 | 7:14 | 13 | 13 | 0 | 0 |  | 0 | 30 |  | AR | 2020-01-04 16:38 |  | 26 | 2020-01-04 16:08 | 56 |  |  |  |  | Y | [5 empty] | Y |  |  |  | 4.29 | 0 | [23 empty] | 1.26 | 0 | A | [9 empty] | 1252 | 0 | 877 | 0 | 0 | 0 | 0 | 298 | 0 | 298 | 0 | 0 | 0 | 26 |  |  | 5
2020-01-04 | B56190 | 2 | 중탄소 | SM45CR2 |  | Si 탈산 | B | 16 | 69 | 48800 | 96.78 | D | D |  | D | 1 |  | 1 | 1540 | 1554 | 6400 |  |  | 6400 | 65.74 | 13 | 97348 | 1627 |  | Y | 40 | 36 | [7 empty] | 김익규 | 3 |  |  |  |  | Y |  | 103.2 | 12-4 | 0 | 289.54 | A |  | 1617 | 1 | 0.1 | 1547 | 1.41 | 53 | 24 | 293 | 4:53 | 15 | 17 | 0 | 0 | 120 | 0 | 0 |  | N2 | 2020-01-04 16:27 | 2020-01-04 16:37 | 10 | 2020-01-04 16:06 | 31 |  |  |  |  | Y |  | Y | Y | [5 empty] | 4 | 0 | 26.5 | [23 empty] | 0.73 | 0.73 | A | [9 empty] | 0 | 0 | 348 | 0 | 0 | 0 | 0 | 794 | 0 | 0 | 0 | 0 | 0 | 44
2020-01-04 | C53757 | 3 | 저탄소 | BP-SCR420HC |  | Al 탈산 | B | 1 | 70 | 48750 | 58.25 | D | D | D |  | 2 | 1 |  | 1550 | 1586 | 3700 | 3300 |  | 7000 | 68.94 | 12 | 101532 | 1626 |  | Y | 35 | 19 | ACS1번 호퍼 전기설비보수로 1기LF로 보냄 | Y |  | 05 |  |  |  | 박지웅 | 2 |  | Y |  |  | Y |  | 108.25 | 12-8 | 0.05 | 139.11 | A |  | 1626 | 3 | 0.33 | 1591 | 1.67 | 80 | 38 | 236 | 3:56 | 16 | 17 | 49 | 0 |  | 0 |  |  | N2 | 2020-01-04 16:57 | 2020-01-04 17:29 | 32 | 2020-01-04 16:55 | 35 |  |  |  |  | Y |  |  |  | Y | [5 empty] | 0 | 154.12 | [23 empty] | 0 | 0.02 | B | [9 empty] | 675 | 32 | 0 | 0 | 0 | 0 | 0 | 913 | 0 | 300 | 204 | 0 | 0 | 0
2020-01-04 | A56230 | 1 | 저탄소 | BP-SCR420HC |  | Al 탈산 | B | 35 | 12 | 54050 | 61.95 | D | D | D |  | 1 | 1 |  | 1540 | 1645 | 3300 |  |  | 3300 | 32.5 | 12 | 101532 | 1624 |  | Y | 38 | 20 | [7 empty] | 김덕진 | 2 | [6 empty] | 101.1 | 13-4 | 0 | 151.41 | A |  | 1624 | 3 | 0.22 | 1583 | 1.86 | 72 | 36 | 227 | 3:47 | 16 | 16 | 48 | 0 |  | 0 |  |  | N2 | 2020-01-04 16:21 | 2020-01-04 16:31 | 10 | 2020-01-04 16:19 | 12 | [14 empty] | 0 | 171.63 | [23 empty] | 0 | 0 | A | [9 empty] | 1602 | 34 | 0 | 37 | 0 | 0 | 0 | 603 | 0 | 0 | 0 | 0 | 0 | 18
2020-01-04 | B56191 | 2 | 중탄소 | SM45CR2 |  | Si 탈산 | B | 33 | 11 | 53450 | 89.57 | D | D |  | D | 1 |  | 1 | 1540 | 1537 | 6000 |  |  | 6000 | 62.8 | 13 | 95543 | 1617 |  | Y | 39 | 36 |  |  | B56188 | 05 |  |  |  | 김익규 | 2 |  | Y |  |  | Y |  | 99.75 | 13-2 | 0 | 174.08 | A |  | 1603 | 1 | 0.09 | 1540 | 1.39 | 46 | 15 | 326 | 5:26 | 15 | 17 | 0 | 0 |  | 0 | 0 |  | N2 | 2020-01-04 17:39 | 2020-01-04 17:47 | 7 | 2020-01-04 17:26 | 21 |  |  |  |  | Y |  | Y | Y | [5 empty] | 4 | 0 | 26.09 | [23 empty] | 0.31 | 0.31 | A | [9 empty] | 0 | 0 | 332 | 0 | 0 | 0 | 0 | 978 | 0 | 0 | 0 | 0 | 0 | 77
2020-01-04 | C53758 | 3 | 중탄소 | SCM440HF | 연주종료 | Al 탈산 | T | 38 | 60 | 51750 | 85.12 | D | D | D |  | 1 |  | 1 | 1535 | 1535 | 7100 |  |  | 7100 | 71.8 | 36 | 98892 | 1590 |  | Y | 51 | 38 |  |  |  | 05 |  |  |  | 박지웅 | 2 |  | Y |  |  | N |  | 101.9 | 12-4 | 133.78 | 0 | A |  | 1596 | 2 | 0.51 | 1549 | 1.74 | 56 | 19 | 419 | 6:59 | 13 | 13 | 0 | 0 |  | 0 | 8 |  | AR | 2020-01-04 17:42 |  | 30 | 2020-01-04 17:34 | 38 |  |  |  |  | Y | [5 empty] | Y |  |  |  | 3.41 | 0 | [23 empty] | 0 | 0 | A | [9 empty] | 1234 | 0 | 135 | 41 | 0 | 0 | 0 | 294 | 0 | 372 | 0 | 0 | 0 | 0 |  |  | 2
2020-01-04 | A56231 | 1 | 저탄소 | BP-SCR420HC |  | Al 탈산 | B | 10 | 35 | 0 | 77.78 | D | D | D |  | 1 | 1 |  | 1540 | 1598 | 4300 |  |  | 4300 | 42.35 | 12 | 101532 | 1627 |  | Y | 41 | 32 | [7 empty] | 김덕진 | 2 | [8 empty] | 0 | 189.93 | A |  | 1627 | 3 | 0.21 | 1581 | 1.28 | 70 | 31 | 277 | 4:37 | 16 | 18 | 50 | 0 |  | 0 |  |  | N2 | 2020-01-04 18:01 | 2020-01-04 18:32 | 30 | 2020-01-04 18:01 | 31 | [14 empty] | 0 | 265.06 | [25 empty] | A | [9 empty] | 1032 | 402 | 0 | 9 | 0 | 0 | 0 | 331 | 0 | 296 | 0 | 0 | 0 | 10
2020-01-04 | B56192 | 2 | 중탄소 | SCM440HF | 연주종료 | Al 탈산 | T | 21 | 39 | 51150 | 111.08 | D | D | D |  | 1 |  | 1 | 1540 | 1575 | 7500 |  |  | 7500 | 75.84 | 36 | 98892 | 1604 |  | Y | 63 | 41 |  |  | B56189 | 05 |  |  |  | 김익규 | 3 |  | Y |  |  | N |  | 100.75 | 12-7 | 208.06 | 177.22 | A |  | 1611 | 2 | 0.47 | 1562 | 1.58 | 69 | 28 | 396 | 6:36 | 13 | 13 | 0 | 0 |  | 0 | 17 |  | AR | 2020-01-04 19:04 |  | 23 | 2020-01-04 18:46 | 41 |  |  |  |  | Y | [5 empty] | Y |  |  |  | 3.25 | 0 | [23 empty] | 0.02 | 0 | A | [9 empty] | 1304 | 0 | 569 | 0 | 0 | 151 | 0 | 1077 | 0 | 0 | 0 | 0 | 0 | 40 |  |  | 4
2020-01-04 | C53759 | 3 | 중탄소 | SM45CR2 |  | Si 탈산 | B | 11 | 73 | 48300 | 88.17 | D | D |  | D | 1 |  | 1 | 1535 | 1565 | 6100 |  |  | 6100 | 62.75 | 13 | 97205 | 1596 |  | Y | 40 | 32 |  |  |  | 05 |  |  |  | 박지웅 | 2 |  | Y |  |  | Y |  | 96.1 | 11-6 | 74.01 | 139.79 | A |  | 1616 | 1 | 0.09 | 1544 | 1.97 | 50 | 19 | 268 | 4:28 | 15 | 17 | 0 | 0 |  | 0 | 2 |  | N2 | 2020-01-04 18:56 | 2020-01-04 19:02 | 6 | 2020-01-04 18:38 | 24 |  |  |  |  | Y |  | Y | Y |  |  | Y |  |  | 5 | 0 | 17.61 | [23 empty] | 0.26 | 0.26 | A | [9 empty] | 0 | 0 | 310 | 0 | 0 | 0 | 0 | 548 | 0 | 299 | 201 | 0 | 0 | 19 |  |  | 7
2020-01-04 | A56232 | 1 | 저탄소 | BP-SCR420HC | TUNDISH교체전 | Al 탈산 | B | 36 | 39 | 49300 | 63.55 | D | D | D |  | 1 | 1 |  | 1540 | 1581 | 4400 |  |  | 4400 | 51.77 | 11 | 84994 | 1617 |  | Y | 42 | 24 | [7 empty] | 차승주 | 2 | [6 empty] | 103.15 | 12-10 | 0 | 205.64 | A |  | 1617 | 3 | 0.21 | 1575 | 1.91 | 64 | 26 | 288 | 4:48 | 16 | 17 | 51 | 0 |  | 0 |  |  | N2 | 2020-01-04 18:57 | 2020-01-04 19:30 | 33 | 2020-01-04 18:56 | 33 |  |  |  |  | Y |  |  |  | Y | [5 empty] | 0 | 159.43 | [23 empty] | 0 | 19.4 | A | [9 empty] | 708 | 790 | 0 | 0 | 0 | 0 | 0 | 296 | 0 | 199 | 0 | 0 | 0 | 0
2020-01-04 | B56193 | 2 | 중탄소 | SM45CR2 |  | Si 탈산 | B | 30 | 49 | 51600 | 92.97 | D | D |  | D | 1 |  | 1 | 1540 | 1554 | 5600 |  |  | 5600 | 59.99 | 13 | 93343 | 1626 |  | Y | 39 | 33 |  |  | B56190 | 02 |  |  |  | 김익규 | 3 |  |  | Y |  | Y |  | 93.2 | 11-7 | 0 | 249.58 | A |  | 1621 | 1 | 0.09 | 1558 | 1.49 | 64 | 29 | 253 | 4:13 | 15 | 18 | 0 | 0 |  | 0 | 0 |  | N2 | 2020-01-04 20:01 | 2020-01-04 20:10 | 10 | 2020-01-04 19:41 | 29 |  |  |  |  | Y |  | Y | Y | [5 empty] | 5 | 0 | 25.71 | [23 empty] | 0.65 | 0.65 | A | [9 empty] | 0 | 0 | 302 | 0 | 0 | 0 | 0 | 1053 | 0 | 0 | 0 | 0 | 0 | 21 |  |  | 5
2020-01-04 | C53760 | 3 | 중탄소 | SCM440HF | 연주종료 | Al 탈산 | T | 18 | 44 | 50850 | 109.7 | D | D | D |  | 1 |  | 1 | 1535 | 1533 | 8500 |  |  | 8500 | 88.41 | 35 | 96145 | 1597 | 359 | Y | 52 | 50 |  |  |  | 05 |  |  |  | 박지웅 | 2 |  | Y |  |  | Y |  | 104.15 | 12-10 | 195.81 | 0 | A |  | 1618 | 2 | 0.48 | 1563 | 1.34 | 70 | 29 | 493 | 8:13 | 13 | 15 | 0 | 0 |  | 0 | 17 |  | AR | 2020-01-04 20:25 |  | 22 | 2020-01-04 20:09 | 38 |  |  |  |  | Y | [5 empty] | Y |  |  |  | 4.39 | 0 | [23 empty] | 0 | 0 | A |  |  | 9.831 | 31.911 | 46.348 | 0.524 | 4.714 | 1.452 | 1488.34 | 1283 | 0 | 398 | 0 | 0 | 0 | 0 | 500 | 0 | 300 | 200 | 0 | 0 | 0 |  |  | 2
2020-01-04 | A56233 | 1 | 저탄소 | SCR423PRH | TUNDISH교체 | Al 탈산 | B | 35 | 13 | 53100 | 70.98 | D | D | D |  | 1 | 1 |  | 1530 | 1567 | 5900 |  |  | 5900 | 69.73 | 10 | 84610 | 1636 |  | Y | 41 | 33 | [7 empty] | 김덕진 | 2 | [6 empty] | 95.05 | 12-7 | 0 | 162.71 | A |  | 1636 | 3 | 0.2 | 1592 | 1.52 | 89 | 27 | 276 | 4:36 | 16 | 16 | 52 | 0 |  | 0 |  |  | N2 | 2020-01-04 20:06 | 2020-01-04 20:47 | 41 | 2020-01-04 20:04 | 43 | [8 empty] | Y | [5 empty] | 0 | 136.08 | [19 empty] | 2.27 |  |  |  | 0 | 32.45 | A | [9 empty] | 1419 | 20 | 174 | 40 | 0 | 0 | 0 | 298 | 0 | 198 | 0 | 0 | 0 | 23 |  |  |  |  | 1
2020-01-04 | B56194 | 2 | 중탄소 | SM45CR2 | TUNDISH교체전 | Si 탈산 | B | 16 | 70 | 49250 | 88.95 | D | D |  | D | 1 |  | 1 | 1540 | 1557 | 5700 |  |  | 5700 | 90.1 | 8 | 63262 | 1614 |  | Y | 37 | 31 |  |  | B56191 | 07 |  |  |  | 김익규 | 2 |  | Y |  |  |  |  | 99.05 | 11-9 | 0.09 | 262.7 | A |  | 1617 | 1 | 0.1 | 1550 | 1.68 | 56 | 27 | 257 | 4:17 | 15 | 17 | 0 | 0 |  | 0 | 0 |  | N2 | 2020-01-04 21:01 | 2020-01-04 21:16 | 15 | 2020-01-04 20:43 | 33 |  |  |  |  | Y |  | Y | Y | [5 empty] | 4.5 | 0 | 26.08 | [23 empty] | 0.37 | 0.37 | A | [9 empty] | 0 | 0 | 328 | 0 | 0 | 0 | 0 | 944 | 0 | 0 | 0 | 0 | 0 | 12 |  |  | 5
2020-01-04 | A56234 | 1 | 저탄소 | SCR423PRH |  | Al 탈산 | B | 6 | 25 | 50100 | 69.27 | D | D | D |  | 1 | 1 |  | 1530 | 1570 | 5300 |  |  | 5300 | 62.64 | 10 | 84610 | 1615 |  | Y | 43 | 29 | [7 empty] | 김덕진 | 2 | [6 empty] | 98.1 | 12-7 | 0 | 172.96 | A |  | 1615 | 3 | 0.22 | 1570 | 1.67 | 67 | 24 | 286 | 4:46 | 16 | 16 | 53 | 0 |  | 0 |  |  | N2 | 2020-01-04 21:10 | 2020-01-04 21:44 | 34 | 2020-01-04 21:09 | 35 |  |  |  |  | Y |  |  |  | Y | [5 empty] | 0 | 133.96 | [23 empty] | 0 | 45.05 | A | [9 empty] | 1458 | 25 | 388 | 19 | 0 | 0 | 0 | 98 | 0 | 682 | 0 | 0 | 0 | 30
2020-01-04 | C53761 | 3 | 중탄소 | SCM440HF | 연주종료 | Al 탈산 | T | 1 | 71 | 47250 | 83.05 | D | D | D |  | 1 |  | 1 | 1535 | 1548 | 7100 |  |  | 7100 | 69.86 | 37 | 101639 | 1599 |  | Y | 49 | 38 |  |  |  | 00 |  |  |  | 박지웅 | 2 |  | N |  |  | Y |  | 103.3 | 12-3 | 189.36 | 0 | A |  | 1610 | 2 | 0.47 | 1562 | 1.85 | 69 | 28 | 374 | 6:14 | 13 | 13 | 0 | 0 |  | 0 | 8 |  | AR | 2020-01-04 21:32 |  | 32 | 2020-01-04 21:25 | 40 |  |  |  |  | Y | [5 empty] | Y |  |  |  | 3.41 | 0 | [23 empty] | 0.19 | 0 | A |  |  | 11.319 | 30.772 | 45.44 | 0.339 | 4.014 | 1.476 | 1508.99 | 1172 | 0 | 206 | 0 | 0 | 0 | 0 | 572 | 0 | 300 | 200 | 0 | 0 | 0 |  |  | 2
2020-01-04 | B56195 | 2 | 중탄소 | AE15B35C | TUNDISH교체 | Si 탈산 | B | 33 | 12 | 53750 | 100.97 | D | D |  | B | 1 |  | 1 | 1540 | 1537 | 9000 |  |  | 9000 | 93.85 | 17 | 95902 | 1665 | 355 | Y | 49 | 45 |  |  | C53759 | 05 |  |  |  | 김익규 | 2 |  | Y |  |  | Y |  | 95.45 | 12-7 | 362.77 | 0 | A |  | 1663 | 1 | 0.06 | 1583 | 1.76 | 85 | 32 | 200 | 3:20 | 15 | 20 | 0 | 0 |  | 0 | 0 |  | AR | 2020-01-04 22:15 | 2020-01-04 22:46 | 31 | 2020-01-04 21:59 | 47 |  |  |  |  | Y |  | Y | Y | [5 empty] | 4.5 | 12.26 | 0 | [19 empty] | 2.07 |  |  |  | 0.09 | 0.09 | A | [9 empty] | 517 | 0 | 367 | 0 | 0 | 253 | 0 | 885 | 0 | 542 | 0 | 0 | 0 | 20 |  |  | 7 |  | 1
2020-01-04 | A56235 | 1 | 저탄소 | SCR423PRH |  | Al 탈산 | B | 10 | 36 | 48400 | 76.85 | D | D | B |  | 1 | 1 |  | 1530 | 1571 | 5600 |  |  | 5600 | 55.16 | 12 | 101532 | 1616 |  | Y | 45 | 31 | [15 empty] | 102.4 | 12-9 | 0 | 190.77 | A |  | 1616 | 3 | 0.32 | 1577 | 1.26 | 74 | 33 | 297 | 4:57 | 16 | 17 | 54 | 0 |  | 0 |  |  | N2 | 2020-01-04 22:21 | 2020-01-04 22:43 | 22 | 2020-01-04 22:20 | 24 |  |  |  |  | Y |  |  |  | Y | [5 empty] | 0 | 177 | [23 empty] | 0 | 46.4 | B | [9 empty] | 1182 | 271 | 0 | 24 | 0 | 0 | 0 | 449 | 0 | 404 | 0 | 0 | 0 | 0
2020-01-04 | C53762 | 3 | 중탄소 | SCM440HF | 연주종료 | Al 탈산 | T | 38 | 61 | 51900 | 96.9 | D | B | B |  | 1 |  | 1 | 1535 | 1539 | 7000 |  |  | 7000 | 49.97 | 51 | 140097 | 1625 |  | Y | 55 | 38 |  |  |  | 05 |  |  |  | 박지웅 | 2 |  | Y |  |  | Y |  | 103.1 | 12-5 | 236.69 | 13.39 | A |  | 1600 | 2 | 0.48 | 1558 | 2 | 65 | 23 | 335 | 5:35 | 13 | 13 | 0 | 0 |  | 0 | 10 |  | AR | 2020-01-04 22:53 |  | 24 | 2020-01-04 22:31 | 45 |  |  |  |  | Y | [5 empty] | Y |  |  |  | 3.99 | 0 | [23 empty] | 1.13 | 0 | A | [9 empty] | 987 | 311 | 0 | 203 | 0 | 0 | 0 | 508 | 0 | 300 | 201 | 0 | 0 | 0 |  |  | 5
2020-01-04 | B56196 | 2 | 중탄소 | AE15B35C |  | Si 탈산 | B | 21 | 40 | 51200 | 83.52 | D | B |  | B | 1 |  | 1 | 1540 | 1557 | 6500 |  |  | 6500 | 66.77 | 17 | 97356 | 1624 |  | Y | 42 | 34 |  |  | B56193 | 05 |  |  |  | 김익규 | 2 |  |  |  |  | Y |  | 100.7 | 12-7 | 241.92 | 0 | A |  | 1623 | 1 | 0.09 | 1572 | 1.35 | 74 | 34 | 218 | 3:38 | 15 | 15 | 0 | 0 |  | 0 | 0 |  | AR | 2020-01-04 23:23 | 2020-01-04 23:49 | 26 | 2020-01-04 23:13 | 36 |  |  |  |  | Y |  | Y | Y | [5 empty] | 4.2 | 13.37 | 0 | [23 empty] | 0.09 | 0.09 | A | [9 empty] | 552 | 0 | 362 | 0 | 0 | 212 | 0 | 612 | 0 | 152 | 0 | 0 | 0 | 0 |  |  | 5
2020-01-04 | A56236 | 1 | 저탄소 | SCR423PRH |  | Al 탈산 | B | 36 | 40 | 48700 | 77.98 | B | B | B |  | 1 | 1 |  | 1530 | 1548 | 6200 |  |  | 6200 | 61.06 | 12 | 101532 | 1622 |  | Y | 42 | 37 | [7 empty] | 이호남 | 2 |  | Y |  |  |  |  | 104.75 | 13-1 | 0 | 299.48 | A |  | 1622 | 3 | 0.47 | 1578 | 1.26 | 75 | 36 | 332 | 5:32 | 16 | 17 | 55 | 0 |  | 0 |  |  | N2 | 2020-01-04 23:26 | 2020-01-04 23:49 | 23 | 2020-01-04 23:25 | 24 |  |  |  |  | Y |  |  |  | Y | [5 empty] | 0 | 201.46 | [23 empty] | 0 | 47.62 | A | [9 empty] | 1441 | 11 | 108 | 32 | 0 | 0 | 0 | 296 | 0 | 297 | 0 | 0 | 0 | 22
2020-01-04 | C53763 | 3 | 중탄소 | 42CRMO4HK | 연주종료 | Al 탈산 | T | 11 | 74 | 46750 | 111.07 | B | B | B |  | 1 |  | 1 | 1535 | 1540 | 8200 |  |  | 8200 | 124.38 | 24 | 65928 | 1600 |  | Y | 59 | 45 |  |  | C53760 | 05 |  |  |  | 박재승 | 3 |  | Y |  |  | Y |  | 101.85 | 12-1 | 0 | 182.72 | A |  | 1611 | 2 | 0.46 | 1558 | 1.96 | 67 | 29 | 514 | 8:34 | 13 | 13 | 0 | 0 |  | 0 | 10 |  | N2 | 2020-01-05 00:21 |  | 13 | 2020-01-04 23:56 | 39 |  |  |  |  | Y | [5 empty] | N |  |  |  | 9.32 | 0.12 | [23 empty] | 1.13 | 0 | B | [9 empty] | 1518 | 0 | 305 | 0 | 0 | 0 | 0 | 1097 | 0 | 300 | 200 | 0 | 0 | 20 |  |  | 5
2020-01-04 | B56197 | 2 | 중탄소 | AE15B35C |  | Si 탈산 | B | 30 | 50 | 51850 | 89.6 | B | B |  | B | 1 |  | 1 | 1540 | 1544 | 7400 |  |  | 7400 | 75.02 | 12 | 98646 | 1645 |  | Y | 45 | 38 |  |  | B56194 | 05 |  |  |  | 최남길 | 2 |  |  |  |  | Y |  | 102.65 | 12-7 | 239.11 | 0 | A |  | 1624 | 1 | 0.08 | 1563 | 1.38 | 65 | 31 | 254 | 4:14 | 15 | 16 | 0 | 0 |  | 0 | 0 |  | AR | 2020-01-05 00:35 | 2020-01-05 00:51 | 16 | 2020-01-05 00:24 | 27 |  |  |  |  | Y |  | Y | Y | [5 empty] | 4.2 | 14.61 | 0 | [20 empty] | 1.23 |  |  | 0.14 | 0.14 | A | [9 empty] | 515 | 0 | 284 | 0 | 0 | 227 | 0 | 769 | 0 | 0 | 0 | 0 | 0 | 32 |  |  | 5
2020-01-04 | A56237 | 1 | 저탄소 | SCR423PRH |  | Al 탈산 | B | 35 | 14 | 51500 | 81.68 | B | B | B |  | 1 | 1 |  | 1530 | 1530 | 6200 |  |  | 6200 | 73.28 | 10 | 84610 | 1592 |  | Y | 50 | 40 | [7 empty] | 이호남 | 2 |  | Y |  |  |  |  | 102.25 | 13-4 | 0 | 332.36 | A |  | 1592 | 3 | 0.27 | 1567 | 0.81 | 64 | 30 | 311 | 5:11 | 16 | 17 | 56 | 0 |  | 0 |  |  | N2 | 2020-01-05 00:40 | 2020-01-05 00:52 | 12 | 2020-01-05 00:38 | 13 |  |  |  |  | Y |  |  |  | Y | [5 empty] | 0 | 187.65 | [25 empty] | B | [9 empty] | 712 | 620 | 0 | 15 | 0 | 0 | 0 | 549 | 0 | 499 | 0 | 0 | 0 | 4
2020-01-04 | C53764 | 3 | 중탄소 | 42CRMO4HK | 연주종료 | Al 탈산 | T | 18 | 45 | 50800 | 116.18 | B | B | B |  | 1 |  | 1 | 1535 | 1532 | 8000 |  |  | 8000 | 80.9 | 36 | 98892 | 1642 |  | Y | 59 | 43 |  |  | C53761 | 05 |  |  |  | 박재승 | 3 |  |  | Y |  | Y |  | 98.55 | 12-4 | 48.71 | 170.23 | A |  | 1633 | 2 | 0.45 | 1571 | 1.51 | 80 | 43 | 659 | 10:59 | 13 | 16 | 0 | 0 |  | 0 | 10 |  | N2 | 2020-01-05 01:29 |  | 16 | 2020-01-05 01:13 | 32 |  |  |  |  | Y | [5 empty] | N |  |  |  | 0.28 | 9.94 | [23 empty] | 1.13 | 0 | A | [9 empty] | 1331 | 0 | 197 | 0 | 0 | 0 | 0 | 901 | 0 | 300 | 201 | 0 | 0 | 0 |  |  | 5
2020-01-04 | B56198 | 2 | 중탄소 | AE15B35C |  | Si 탈산 | B | 16 | 71 | 48900 | 87.68 | B | B |  | B | 1 |  | 1 | 1540 | 1564 | 6700 |  |  | 6700 | 71.14 | 16 | 94176 | 1636 |  | Y | 46 | 34 | [7 empty] | 최남길 | 2 |  |  |  |  | Y |  | 97.1 | 11-7 | 208.73 | 0 | A |  | 1632 | 1 | 0.08 | 1577 | 1.52 | 79 | 40 | 186 | 3:06 | 15 | 16 | 0 | 0 |  | 0 | 0 |  | AR | 2020-01-05 01:37 | 2020-01-05 01:58 | 21 | 2020-01-05 01:27 | 30 |  |  |  |  | Y |  | Y | Y | [5 empty] | 4.5 | 10.49 | 0 | [23 empty] | 0.03 | 0.03 | A | [9 empty] | 472 | 0 | 357 | 0 | 0 | 236 | 0 | 536 | 0 | 0 | 0 | 0 | 0 | 0 |  |  | 5
2020-01-04 | A56238 | 1 | 저탄소 | SCR423PRH |  | Al 탈산 | B | 6 | 26 | 49900 | 73.37 | B | B | B |  | 1 | 1 |  | 1530 | 1643 | 3100 |  |  | 3100 | 30.53 | 12 | 101532 | 1608 |  | Y | 41 | 22 | [7 empty] | 이호남 | 2 |  | Y |  |  |  |  | 99.85 | 12-9 | 0 | 169.2 | A |  | 1608 | 3 | 0.3 | 1571 | 1.19 | 68 | 29 | 308 | 5:08 | 16 | 17 | 57 | 0 |  | 0 |  |  | N2 | 2020-01-05 01:37 | 2020-01-05 02:02 | 25 | 2020-01-05 01:36 | 26 | [8 empty] | Y | [5 empty] | 0 | 193 | [23 empty] | 0 | 56.86 | A | [9 empty] | 1295 | 8 | 556 | 40 | 0 | 0 | 0 | 300 | 0 | 249 | 0 | 0 | 0 | 23
2020-01-04 | C53765 | 3 | 중탄소 | 42CRMO4HK | TUNDISH교체전 | Al 탈산 | T | 1 | 72 | 0 | 100.27 | B | B | B |  | 1 |  | 1 | 1535 | 1544 | 7500 |  |  | 7500 | 80.3 | 34 | 93398 | 1629 |  | Y | 54 | 38 |  |  | C53762 | 05 |  |  |  | 박재승 | 3 |  | Y |  |  | Y |  | 99.05 | 11-9 | 18.12 | 261.17 | A |  | 1622 | 2 | 0.48 | 1561 | 2.03 | 70 | 34 | 713 | 11:53 | 13 | 13 | 0 | 0 |  | 0 | 10 |  | N2 | 2020-01-05 02:33 |  | 25 | 2020-01-05 02:17 | 41 |  |  |  |  | Y | [5 empty] | N |  |  |  | 1.78 | 6.77 | [23 empty] | 1.13 | 0 | A | [9 empty] | 1427 | 0 | 432 | 0 | 0 | 0 | 0 | 953 | 0 | 301 | 300 | 0 | 0 | 32 |  |  | 5
2020-01-04 | B56199 | 2 | 중탄소 | AE15B35C |  | Si 탈산 | B | 10 | 37 | 51450 | 85.97 | B | B |  | B | 1 |  | 1 | 1540 | 1544 | 6300 |  |  | 6300 | 65.45 | 12 | 96252 | 1644 |  | Y | 42 | 31 | [7 empty] | 최남길 | 2 |  |  |  |  | Y |  | 98.45 | 12-5 | 203.67 | 0 | A |  | 1628 | 1 | 0.06 | 1569 | 1.5 | 71 | 36 | 180 | 3:00 | 15 | 16 | 0 | 0 |  | 0 | 0 |  | AR | 2020-01-05 02:47 | 2020-01-05 03:04 | 17 | 2020-01-05 02:36 | 28 |  |  |  |  | Y |  | Y | Y | [5 empty] | 4.5 | 11.57 | 0 | [23 empty] | 0.08 | 0.08 | A | [9 empty] | 250 | 0 | 127 | 0 | 0 | 228 | 0 | 634 | 0 | 0 | 0 | 0 | 0 | 10 |  |  | 5
2020-01-04 | A56239 | 1 | 저탄소 | SCR423PRH |  | Al 탈산 | B | 33 | 13 | 50100 | 72.92 | B | B | B |  | 1 | 1 |  | 1530 | 1604 | 4300 |  |  | 4300 | 42.35 | 12 | 101532 | 1608 | 735 | Y | 39 | 32 | [7 empty] | 이호남 | 2 |  | Y |  |  |  |  | 108.35 | 14-1 | 0 | 212.12 | A |  | 1608 | 3 | 0.26 | 1565 | 1.3 | 62 | 27 | 362 | 6:02 | 16 | 17 | 58 | 0 |  | 0 |  |  | N2 | 2020-01-05 02:48 | 2020-01-05 03:11 | 23 | 2020-01-05 02:47 | 24 |  |  |  |  | Y |  |  |  | Y | [5 empty] | 0 | 199.19 | [23 empty] | 0 | 58.18 | B | [9 empty] | 1424 | 12 | 462 | 34 | 0 | 0 | 0 | 298 | 0 | 298 | 0 | 0 | 0 | 17
2020-01-04 | C53766 | 3 | 중탄소 | SCM440I |  | Al 탈산 | I | 38 | 62 | 51250 | 104.78 | B | B | B |  | 1 |  | 1 | 1560 | 1532 | 9000 |  |  | 9000 | 102.86 | 5 | 87500 | 1650 |  | INGOT | 47 | 43 | [7 empty] | 박재승 |  |  | N |  |  | Y |  | 95.8 | 11-8 | 250.13 | 0 | A |  | 1660 | 2 | 0.47 | 1581 | 1.72 | 86 |  | 380 | 6:20 | 20 | 24 | 0 | 0 |  | 0 |  |  | AR | 2020-01-05 03:39 |  | 17 | 2020-01-05 03:27 | [15 empty] | 11.52 | 0 | [18 empty] | 0.7 |  |  |  |  | 1.13 | 0 | A | [9 empty] | 1211 | 0 | 37 | 0 | 0 | 0 | 0 | 698 | 0 | 299 | 100 | 0 | 0 | 26
2020-01-04 | B56200 | 2 | 중탄소 | AE15B35C |  | Si 탈산 | B | 21 | 41 | 51100 | 91.93 | B | B |  | B | 1 |  | 1 | 1540 | 1536 | 7300 |  |  | 7300 | 77.43 | 11 | 94281 | 1656 |  | Y | 43 | 37 | [7 empty] | 최남길 | 2 |  |  |  |  | Y |  | 98.3 | 12-4 | 221.76 | 0 | A |  | 1626 | 1 | 0.07 | 1569 | 1.37 | 71 | 39 | 180 | 3:00 | 15 | 16 | 0 | 0 |  | 0 | 0 |  | AR | 2020-01-05 03:57 | 2020-01-05 04:08 | 11 | 2020-01-05 03:46 | 23 |  |  |  |  | Y |  | Y | Y | [5 empty] | 5 | 12.68 | 0 | [23 empty] | 0.07 | 0.07 | A | [9 empty] | 535 | 0 | 291 | 0 | 0 | 201 | 0 | 718 | 0 | 0 | 0 | 0 | 0 | 21 |  |  | 5
2020-01-04 | A56240 | 1 | 저탄소 | SCR423PRH |  | Al 탈산 | B | 36 | 41 | 48800 | 75 | B | B | B |  | 1 | 1 |  | 1530 | 1573 | 5100 |  |  | 5100 | 50.23 | 12 | 101532 | 1619 |  | Y | 40 | 31 | [7 empty] | 이호남 | 2 |  | Y |  |  |  |  | 105.35 | 13-1 | 0 | 264.58 | A |  | 1619 | 3 | 0.25 | 1574 | 1.32 | 71 | 26 | 316 | 5:16 | 16 | 17 | 59 | 0 |  | 0 |  |  | N2 | 2020-01-05 03:49 | 2020-01-05 04:32 | 43 | 2020-01-05 03:47 | 45 | [8 empty] | Y | [5 empty] | 0 | 198.16 | [23 empty] | 0 | 59.3 | A | [9 empty] | 1327 | 9 | 139 | 42 | 0 | 0 | 0 | 298 | 0 | 305 | 0 | 0 | 0 | 16
2020-01-04 | C53767 | 3 | 중탄소 | AE15B35C |  | Si 탈산 | B | 11 | 75 | 46950 | 104.45 | B | B | B |  | 1 |  | 1 | 1535 | 1584 | 6800 |  |  | 6800 | 72.82 | 11 | 93377 | 1670 |  | Y | 42 | 37 | [7 empty] | 박재승 | 3 |  |  |  |  | Y |  | 94.9 | 11-5 | 186.16 | 0 | A |  | 1653 | 2 | 0.47 | 1575 | 1.63 | 77 | 37 | 459 | 7:39 | 15 | 22 | 0 | 0 |  | 0 |  |  | AR | 2020-01-05 04:46 | 2020-01-05 05:10 | 24 | 2020-01-05 04:32 | 38 | [14 empty] | 9.59 | 0 | [23 empty] | 1.13 | 0 | A | [9 empty] | 314 | 0 | 988 | 0 | 0 | 0 | 0 | 708 | 0 | 301 | 0 | 0 | 0 | 28 |  |  | 5
2020-01-04 | A56241 | 1 | 중탄소 | BP-SM45CRBK | 연주시작 | Al 탈산 | T | 35 | 15 | 52300 | 131.03 | B | B | B |  | 1 | 1 |  | 1530 | 1552 | 7900 |  |  | 7900 | 95.86 | 30 | 82410 | 1640 |  | Y | 76 | 44 | [7 empty] | 이호남 | 2 | [6 empty] | 100.3 | 13-2 | 119.18 | 93.97 | A |  | 1618 | 3 | 0.32 | 1581 | 0.7 | 89 | 38 | 326 | 5:26 | 13 | 14 | 60 | 0 |  | 0 |  |  | N2 | 2020-01-05 05:46 |  | 33 | 2020-01-05 05:44 | 35 |  |  |  |  | Y |  |  |  | Y | [5 empty] | 90.3 | 213.79 | [23 empty] | 0.07 | 0 | A | [9 empty] | 47 | 0 | 987 | 23 | 0 | 0 | 0 | 1261 | 0 | 597 | 0 | 0 | 0 | 0 |  |  |  |  | 1
2020-01-04 | B56201 | 2 | 저탄소 | SCR423PRH |  | Al 탈산 | B | 30 | 51 | 51350 | 91.27 | B | B |  | B | 1 |  | 1 | 1540 | 1574 | 6600 |  |  | 6600 | 78 | 10 | 84610 | 1635 |  | Y | 46 | 32 |  |  | A56238 | 04 |  |  |  | 최남길 | 2 |  |  |  |  | Y |  | 90.95 | 11-5 | 177.6 | 102.22 | A |  | 1626 | 1 | 0.1 | 1568 | 1.4 | 65 | 28 | 159 | 2:39 | 16 | 17 | 0 | 0 |  | 0 | 0 |  | N2 | 2020-01-05 05:17 | 2020-01-05 05:44 | 27 | 2020-01-05 05:06 | 38 |  |  |  |  | Y | [8 empty] | 5 | 0 | 45.81 | [23 empty] | 0.12 | 0.12 | A | [9 empty] | 903 | 400 | 31 | 0 | 0 | 0 | 0 | 501 | 0 | 0 | 0 | 0 | 0 | 10
2020-01-04 | C53768 | 3 | 중탄소 | AE15B35C | 잔강최소화전 | Si 탈산 | B | 18 | 46 | 49600 | 90.22 | B | B | B |  | 1 |  | 1 | 1535 | 1567 | 6100 |  |  | 6100 | 66.47 | 12 | 91771 | 1642 | 367 | Y | 48 | 37 |  |  | C53766 | 07 |  |  |  | 박재승 | 3 |  |  | Y |  | Y |  | 96.5 | 12-1 | 239.66 | 0.01 | A |  | 1638 | 2 | 0.46 | 1564 | 2.39 | 66 | 29 | 373 | 6:13 | 15 | 22 | 0 | 0 |  | 0 |  |  | AR | 2020-01-05 05:42 | 2020-01-05 06:11 | 29 | 2020-01-05 05:31 | 40 |  |  |  |  | Y | [5 empty] | N |  |  |  | 9.06 | 0 | [23 empty] | 1.13 | 0 | A | [9 empty] | 342 | 0 | 655 | 0 | 0 | 0 | 0 | 544 | 0 | 300 | 50 | 0 | 0 | 7 |  |  | 5
2020-01-04 | B56202 | 2 | 저탄소 | SCR423PRH |  | Al 탈산 | B | 16 | 72 | 48700 | 106 | B | B |  | C | 1 |  | 1 | 1540 | 1574 | 8000 |  |  | 8000 | 78.79 | 12 | 101532 | 1636 |  | N | 56 | 42 |  |  | A56239 | 05 |  |  |  | 최남길 | 2 |  |  |  |  | Y |  | 101.3 | 12-1 | 0 | 268.2 | A |  | 1639 | 1 | 0.08 | 1578 | 1.33 | 75 | 36 | 268 | 4:28 | 16 | 17 | 0 | 0 |  | 0 | 0 |  | N2 | 2020-01-05 06:37 | 2020-01-05 06:58 | 21 | 2020-01-05 06:26 | 32 |  |  |  |  | Y | [8 empty] | 3.2 | 0 | 15.83 | [23 empty] | 0.1 | 0.1 | A | [9 empty] | 1351 | 0 | 21 | 0 | 0 | 0 | 0 | 503 | 0 | 0 | 0 | 0 | 0 | 12 |  |  | 5
2020-01-04 | A56242 | 1 | 중탄소 | BP-SM45CRBK | 연주종료 | Al 탈산 | T | 6 | 27 | 50100 | 83.07 | B | B | C |  | 1 | 1 |  | 1530 | 1530 | 6000 |  |  | 6000 | 66.19 | 33 | 90651 | 1610 |  | N | 41 | 34 | [7 empty] | 이호남 | 2 |  |  |  |  | Y |  | 98.5 | 12-7 | 234.3 | 0 | A |  | 1598 | 3 | 0.38 | 1565 | 0.8 | 73 | 33 | 292 | 4:52 | 13 | 14 | 61 | 0 |  | 0 |  |  | N2 | 2020-01-05 06:42 |  | 45 | 2020-01-05 06:40 | 47 | [8 empty] | Y | [5 empty] | 53 | 170.04 | [23 empty] | 4.02 | 0 | A | [9 empty] | 29 | 15 | 914 | 30 | 0 | 0 | 0 | 596 | 0 | 297 | 0 | 0 | 0 | 9
2020-01-04 | C53769 | 3 | 중탄소 | 46MNVS6 | 잔강최소화 | Si 탈산 | B | 1 | 73 | 48050 | 106.65 | B | C | C |  | 1 |  | 1 | 1535 | 1553 | 7400 |  |  | 7400 | 76.41 | 17 | 96849 | 1639 |  | Y | 48 | 46 | [7 empty] | 박재승 | 3 |  |  |  |  | Y |  | 100.9 | 12-1 | 0 | 397.83 | A |  | 1624 | 2 | 0.45 | 1558 | 1.61 | 64 | 5 | 414 | 6:54 | 15 | 15 | 0 | 0 |  | 0 | 18 |  | N2 | 2020-01-05 07:07 | 2020-01-05 07:32 | 25 | 2020-01-05 06:49 | 43 |  |  |  |  | Y | [5 empty] | N |  |  |  | 0.96 | 7.41 | [23 empty] | 0 | 0 | A | [9 empty] | 41 | 0 | 678 | 0 | 0 | 0 | 0 | 1192 | 0 | 0 | 0 | 0 | 0 | 58 |  |  | 5
2020-01-04 | B56203 | 2 | 저탄소 | SCR423PRH |  | Al 탈산 | B | 10 | 38 | 51350 | 114.77 | B | C |  | C | 1 |  | 1 | 1540 | 1594 | 7700 |  |  | 7700 | 75.84 | 12 | 101532 | 1645 |  | Y | 58 | 47 |  |  | A56240 | 07 |  |  |  | 고승만 | 2 |  |  |  |  | Y |  | 100.15 | 12-7 | 0 | 312.78 | A |  | 1629 | 1 | 0.09 | 1578 | 0.98 | 75 | 36 | 241 | 4:01 | 16 | 16 | 0 | 0 |  | 0 | 0 |  | N2 | 2020-01-05 07:57 | 2020-01-05 08:18 | 22 | 2020-01-05 07:46 | 33 |  |  |  |  | Y | [8 empty] | 4 | 0 | 12.89 | [23 empty] | 0.1 | 0.1 | A | [9 empty] | 1255 | 102 | 50 | 0 | 0 | 9 | 0 | 497 | 0 | 0 | 0 | 0 | 0 | 10
2020-01-05 | A56243 | 1 | 중탄소 | BP-SM45CRBK | 연주종료 | Al 탈산 | T | 33 | 14 | 49800 | 91.32 | C | C | C |  | 1 | 1 |  | 1530 | 1551 | 6200 |  |  | 6200 | 64.49 | 35 | 96145 | 1612 |  | Y | 47 | 40 | [7 empty] | 박안희 | 2 |  |  |  |  | Y |  | 108.45 | 14-1 | 191.11 | 0 | A |  | 1612 | 3 | 0.35 | 1573 | 0.89 | 81 | 45 | 1264 | 21:04 | 13 | 16 | 62 | 0 |  | 0 |  |  | N2 | 2020-01-05 07:59 |  | 28 | 2020-01-05 07:58 | 29 |  |  |  |  | Y |  |  |  | Y | [5 empty] | 10.78 | 900 | [23 empty] | 6.25 | 0 | A | [9 empty] | 44 | 17 | 987 | 68 | 0 | 0 | 0 | 597 | 0 | 298 | 0 | 0 | 0 | 17
2020-01-05 | C53770 | 3 | 중탄소 | 46MNVS6 |  | Si 탈산 | B | 38 | 63 | 51450 | 107.33 | C | C | C |  | 1 |  | 1 | 1535 | 1581 | 5700 |  |  | 5700 | 58.85 | 17 | 96849 | 1630 |  | Y | 44 | 40 | [8 empty] | 2 |  |  |  |  | Y |  | 97.25 | 11-9 | 0 | 406.4 | A |  | 1622 | 2 | 0 | 1560 | 1.38 | 66 | 30 | 602 | 10:02 | 15 | 15 | 0 | 0 |  | 0 | 19 |  | N2 | 2020-01-05 08:15 | 2020-01-05 08:29 | 15 | 2020-01-05 07:56 | 34 |  |  |  |  | Y | [5 empty] | N |  |  |  | 1 | 6.59 | [23 empty] | 0.01 | 0 | A | [9 empty] | 49 | 0 | 505 | 0 | 0 | 0 | 0 | 403 | 0 | 0 | 0 | 0 | 0 | 24 |  |  | 5
2020-01-05 | C53771 | 3 | 중탄소 | 46MNVS6 |  | Si 탈산 | B | 11 | 76 | 47350 | 106.35 | C | C | C |  | 1 |  | 1 | 1535 | 1590 | 5700 |  |  | 5700 | 58.85 | 17 | 96849 | 1632 |  | Y | 45 | 42 | [8 empty] | 2 |  |  |  |  | Y |  | 95.5 | 11-5 | 0 | 399.86 | A |  | 1617 | 2 | 0.48 | 1557 | 1.4 | 63 | 27 | 492 | 8:12 | 15 | 15 | 0 | 0 |  | 0 | 18 |  | N2 | 2020-01-05 09:19 | 2020-01-05 09:31 | 12 | 2020-01-05 09:01 | 31 |  |  |  |  | Y | [5 empty] | N |  |  |  | 1.27 | 6.73 | [23 empty] | 0.01 | 0 | A | [9 empty] | 51 | 0 | 446 | 0 | 0 | 0 | 0 | 399 | 0 | 0 | 0 | 0 | 0 | 65 |  |  | 5
2020-01-05 | A56244 | 1 | 중탄소 | BP-SM45CRBK | 연주종료 | Al 탈산 | T | 36 | 42 | 49700 | 81.98 | C | C | C |  | 1 | 1 |  | 1530 | 1563 | 5000 |  |  | 5000 | 49.19 | 37 | 101639 | 1610 |  | Y | 44 | 32 | [7 empty] | 박안희 | 2 |  |  | Y |  |  |  | 105.2 | 13-1 | 215.69 | 0.08 | A |  | 1610 | 3 | 0.23 | 1565 | 1.18 | 73 | 40 | 382 | 6:22 | 13 | 14 | 63 | 0 |  | 0 |  |  | N2 | 2020-01-05 09:00 |  | 37 | 2020-01-05 08:59 | 38 |  |  |  |  | Y |  |  |  | Y | [5 empty] | 74.06 | 101.51 | [23 empty] | 20.26 | 0 | B | [9 empty] | 44 | 16 | 997 | 25 | 0 | 0 | 0 | 596 | 0 | 297 | 0 | 0 | 0 | 0
2020-01-05 | B56204 | 2 | 저탄소 | SCR423PRH | TUNDISH교체전 | Al 탈산 | B | 21 | 42 | 51200 | 102.62 | C | C |  | C | 1 |  | 1 | 1540 | 1605 | 6800 |  |  | 6800 | 71.03 | 12 | 95730 | 1654 |  | Y | 48 | 41 | [7 empty] | 고승만 | 2 |  |  | N |  | N |  | 95.5 | 12-1 | 0 | 206.97 | A |  | 1626 | 1 | 0.09 | 1578 | 1.26 | 75 | 29 | 191 | 3:11 | 16 | 16 | 0 | 0 |  | 0 | 0 |  | N2 | 2020-01-05 09:21 | 2020-01-05 09:42 | 20 | 2020-01-05 09:06 | 36 |  |  |  |  | Y | [8 empty] | 4.6 | 0 | 13.08 | [23 empty] | 0.11 | 0.11 | B | [9 empty] | 1396 | 0 | 0 | 0 | 0 | 22 | 0 | 798 | 0 | 201 | 0 | 0 | 0 | 23
2020-01-05 | C53772 | 3 | 중탄소 | SM45CB | 연주종료 | Si 탈산 | T | 18 | 47 | 50150 | 87.43 | C | C | C |  | 1 |  | 1 | 1535 | 1583 | 6100 |  |  | 6100 | 63.45 | 35 | 96145 | 1620 |  | Y | 42 | 40 | [8 empty] | 2 |  |  |  |  | Y |  | 95.55 | 11-10 | 298.92 | 0 | A |  | 1610 | 2 | 0.47 | 1575 | 1.03 | 82 | 39 | 395 | 6:35 | 7 | 7 | 0 | 0 |  | 0 | 11 |  | N2 | 2020-01-05 10:07 |  | 40 | 2020-01-05 09:56 | 51 |  |  |  |  | Y | [5 empty] | Y |  |  |  | 7.02 | 0 | [23 empty] | 0.01 | 0 | A | [9 empty] | 0 | 0 | 27 | 0 | 0 | 0 | 0 | 773 | 0 | 200 | 110 | 0 | 0 | 11 |  |  | 5
2020-01-05 | B56205 | 2 | 중탄소 | 46MNVS6 |  | Si 탈산 | B | 30 | 52 | 0 | 102.1 | C | C |  | C | 1 |  | 1 | 1540 | 1575 | 5800 |  |  | 5800 | 59.89 | 17 | 96849 | 1626 | 706 | Y | 46 | 33 |  |  | C53769 | 05 |  |  |  | 고승만 | 2 |  |  |  |  | Y |  | 155 |  | 0 | 242.97 | A |  | 1610 | 1 | 0.09 | 1554 | 1.36 | 60 | 22 | 249 | 4:09 | 15 | 15 | 0 | 0 |  | 0 | 0 |  | N2 | 2020-01-05 10:28 | 2020-01-05 10:39 | 11 | 2020-01-05 10:05 | 34 |  |  |  |  | Y |  | Y | Y | [5 empty] | 4 | 0 | 16.08 | [23 empty] | 0.32 | 0.32 | A | [9 empty] | 36 | 0 | 322 | 0 | 0 | 0 | 0 | 799 | 0 | 155 | 0 | 0 | 0 | 30 |  |  | 5
2020-01-05 | A56245 | 1 | 고탄소 | AE1055LS | TUNDISH교체 | Al 탈산 | B | 35 | 16 | 52100 | 88.7 | C | C | C |  | 1 | 1 |  | 1520 | 1580 | 5200 |  |  | 5200 | 61.46 | 10 | 84610 | 1626 |  | Y | 45 | 34 | [7 empty] | 박안희 | 2 |  |  | Y |  |  |  | 102.7 | 13-4 | 103.08 | 58.83 | A |  | 1626 | 3 | 0.2 | 1584 | 0.98 | 100 | 41 | 293 | 4:53 | 25 | 26 | 64 | 0 |  | 0 |  |  | N2 | 2020-01-05 10:16 | 2020-01-05 11:11 | 55 | 2020-01-05 10:15 | 56 |  |  |  |  | Y |  |  |  | Y | [5 empty] | 0 | 364.96 | [19 empty] | 1.89 |  |  |  | 21.57 | 0 | B | [9 empty] | 0 | 37 | 852 | 20 | 0 | 0 | 0 | 299 | 0 | 298 | 0 | 0 | 0 | 0 |  |  |  |  | 1
2020-01-05 | B56206 | 2 | 중탄소 | 46MNVS6 |  | Si 탈산 | B | 16 | 73 | 48350 | 89.42 | C | C |  | C | 1 |  | 1 | 1540 | 1585 | 6000 |  |  | 6000 | 61.95 | 17 | 96849 | 1634 |  | Y | 40 | 32 | [7 empty] | 고승만 | 2 |  |  |  |  | Y |  | 98.25 | 11-8 | 0 | 205.63 | A |  | 1622 | 1 | 0.08 | 1559 | 1.56 | 65 | 24 | 242 | 4:02 | 15 | 15 | 0 | 0 | 70 | 0 | 0 |  | N2 | 2020-01-05 11:21 | 2020-01-05 11:48 | 27 | 2020-01-05 11:04 | 45 |  |  |  |  | Y |  | Y | Y | [5 empty] | 70 | 0 | 13.17 | [23 empty] | 0.2 | 0.2 | A | [9 empty] | 93 | 0 | 268 | 0 | 0 | 0 | 0 | 499 | 0 | 149 | 0 | 0 | 0 | 60 |  |  | 5
2020-01-05 | A56246 | 1 | 고탄소 | AE1055LS |  | Al 탈산 | B | 6 | 28 | 50100 | 81.57 | C | C | C |  | 1 | 1 |  | 1520 | 1577 | 4500 |  |  | 4500 | 44.32 | 12 | 101532 | 1599 |  | Y | 42 | 30 | [7 empty] | 박안희 | 2 |  |  | Y |  |  |  | 104.2 | 13-3 | 96.03 | 0 | A |  | 1599 | 3 | 0.18 | 1549 | 1.28 | 65 | 28 | 271 | 4:31 | 25 | 26 | 65 | 0 |  | 0 |  |  | N2 | 2020-01-05 11:24 | 2020-01-05 12:12 | 48 | 2020-01-05 11:24 | 49 |  |  |  |  | Y |  |  |  | Y | [5 empty] | 0 | 167.52 | [23 empty] | 40.52 | 0 | B | [9 empty] | 0 | 19 | 832 | 31 | 0 | 0 | 0 | 894 | 0 | 734 | 0 | 0 | 0 | 31
2020-01-05 | C53773 | 3 | 중탄소 | SM45CB | 연주종료 | Si 탈산 | T | 1 | 74 | 48250 | 84.57 | C | C | C |  | 1 |  | 1 | 1535 | 1550 | 6500 |  |  | 6500 | 69.59 | 34 | 93398 | 1600 | 380 | Y | 41 | 40 | [8 empty] | 2 |  |  |  |  | Y |  | 101.2 | 12-1 | 249.45 | 0 | A |  | 1594 | 2 | 0.48 | 1552 | 1.24 | 59 | 29 | 460 | 7:40 | 7 | 7 | 0 | 0 |  | 0 | 9 |  | N2 | 2020-01-05 11:29 |  | 22 | 2020-01-05 11:20 | 31 |  |  |  |  | Y | [5 empty] | Y |  |  |  | 2.15 | 0 | [23 empty] | 0 | 0 | A | [9 empty] | 0 | 0 | 179 | 0 | 0 | 0 | 0 | 669 | 0 | 200 | 146 | 0 | 0 | 67 |  |  | 5
2020-01-05 | B56207 | 2 | 중탄소 | 46MNVS6 | TUNDISH교체전 | Si 탈산 | B | 10 | 39 | 51150 | 95.33 | C | C |  | C | 1 |  | 1 | 1540 | 1614 | 6000 |  |  | 6000 | 106.45 | 10 | 56362 | 1645 |  | Y | 47 | 32 | [7 empty] | 고승만 | 2 |  |  |  |  | Y |  |  |  | 0 | 251.48 | A |  | 1622 | 1 | 0.09 | 1558 | 1.8 | 64 | 26 | 248 | 4:08 | 15 | 15 | 0 | 0 |  | 0 | 0 |  | N2 | 2020-01-05 12:35 | 2020-01-05 12:53 | 18 | 2020-01-05 12:11 | 42 |  |  |  |  | Y |  | Y | Y | [5 empty] | 4.5 | 1.2 | 8.57 | [23 empty] | 0.2 | 0.2 | A | [9 empty] | 121 | 0 | 515 | 0 | 0 | 0 | 0 | 499 | 0 | 155 | 0 | 0 | 0 | 36 |  |  | 5
2020-01-05 | C53774 | 3 | 중탄소 | SM45CB | 연주종료 | Si 탈산 | T | 38 | 64 | 51300 | 79.03 | C | C | C |  | 1 |  | 1 | 1535 | 1572 | 5500 |  |  | 5500 | 55.62 | 36 | 98892 | 1596 |  | Y | 42 | 35 | [8 empty] | 2 | [6 empty] | 97.85 | 11-9 | 264.01 | 0 | A |  | 1586 | 2 | 0.48 | 1556 | 1.03 | 63 | 25 | 441 | 7:21 | 7 | 7 | 0 | 0 |  | 0 | 8 |  | N2 | 2020-01-05 12:34 |  | 26 | 2020-01-05 12:26 | 35 |  |  |  |  | Y | [5 empty] | Y |  |  |  | 2.6 | 0 | [23 empty] | 0.67 | 0 | A | [9 empty] | 0 | 0 | 255 | 0 | 0 | 0 | 0 | 624 | 0 | 199 | 113 | 0 | 0 | 42 |  |  | 5
2020-01-05 | A56247 | 1 | 고탄소 | AE1055LS |  | Al 탈산 | B | 33 | 15 | 50600 | 88.43 | C | C | C |  | 1 | 1 |  | 1520 | 1549 | 5500 |  |  | 5500 | 65 | 10 | 84610 | 1603 |  | Y | 47 | 37 | [7 empty] | 박안희 | 2 |  | Y |  |  |  |  | 100.8 | 13-3 | 250.92 | 0 | A |  | 1603 | 3 | 0.19 | 1549 | 1.32 | 65 | 31 | 270 | 4:30 | 25 | 26 | 66 | 0 |  | 0 |  |  | N2 | 2020-01-05 12:52 | 2020-01-05 13:15 | 23 | 2020-01-05 12:50 | 25 |  |  |  |  | Y |  |  |  | Y | [5 empty] | 0 | 222.22 | [23 empty] | 44.48 | 0 | A | [9 empty] | 38 | 0 | 776 | 27 | 0 | 0 | 0 | 927 | 0 | 744 | 0 | 0 | 0 | 57
2020-01-05 | B56208 | 2 | 저탄소 | 20MNCRS5HM7 | TUNDISH교체 | Si 탈산 | B | 21 | 43 | 51250 | 120.28 | C | C |  | C | 1 |  | 1 | 1555 | 1557 | 10000 |  |  | 10000 | 101.19 | 17 | 98821 | 1595 |  | Y | 58 | 49 |  |  | B56205 | 05 |  |  |  | 고승만 | 2 |  |  | Y |  | Y |  | 95.25 | 12-1 | 0 | 345.26 | A |  | 1664 | 1 | 0.05 | 1587 | 1.6 | 80 | 33 | 413 | 6:53 | 18 | 21 | 0 | 0 |  | 0 | 0 |  | N2 | 2020-01-05 14:09 | 2020-01-05 14:26 | 17 | 2020-01-05 13:49 | 37 |  |  |  |  | Y |  | Y | Y | [6 empty] | 0 | 11.93 | [19 empty] | 2.2 |  |  |  | 0.1 | 0.1 | B | [9 empty] | 209 | 1393 | 104 | 988 | 0 | 0 | 0 | 900 | 0 | 154 | 0 | 0 | 0 | 0 |  |  | 14 |  | 1
2020-01-05 | A56248 | 1 | 고탄소 | AE1055LS |  | Al 탈산 | B | 36 | 43 | 49000 | 93.02 | C | C | C |  | 1 | 1 |  | 1520 | 1526 | 5500 |  |  | 5500 | 54.17 | 12 | 101532 | 1597 | 362 | Y | 49 | 36 | [7 empty] | 박안희 | 2 |  |  | Y |  |  |  | 103.85 | 12-9 | 141.04 | 0 | A |  | 1597 | 3 | 0.18 | 1553 | 1.02 | 69 | 41 | 240 | 4:00 | 25 | 26 | 67 | 0 |  | 0 |  |  | N2 | 2020-01-05 13:59 | 2020-01-05 14:13 | 14 | 2020-01-05 13:59 | 14 |  |  |  |  | Y |  |  |  | Y | [5 empty] | 0 | 233.79 | [23 empty] | 52.72 | 0 | A | [9 empty] | 0 | 0 | 746 | 15 | 0 | 0 | 0 | 298 | 0 | 298 | 0 | 0 | 0 | 64
2020-01-05 | C53775 | 3 | 중탄소 | SM45CB | 연주종료 | Si 탈산 | T | 11 | 77 | 47050 | 93.65 | C | C | D |  | 1 |  | 1 | 1535 | 1525 | 7300 |  |  | 7300 | 73.82 | 36 | 98892 | 1597 | 375 | Y | 52 | 49 |  |  |  | 05 |  |  |  |  | 2 |  | Y |  |  | Y |  | 101.2 | 11-10 | 154.55 | 0 | A |  | 1605 | 2 | 0.49 | 1563 | 1.2 | 70 | 36 | 493 | 8:13 | 7 | 8 | 0 | 0 |  | 0 | 10 |  | N2 | 2020-01-05 14:05 |  | 6 | 2020-01-05 13:58 | 13 |  |  |  |  | Y | [5 empty] | Y |  |  |  | 2.62 | 0 | [23 empty] | 0.14 | 0 | A | [9 empty] | 0 | 0 | 386 | 0 | 0 | 0 | 0 | 786 | 0 | 199 | 0 | 0 | 0 | 45 |  |  | 2
2020-01-05 | B56209 | 2 | 저탄소 | 20MNCRS5HM7 |  | Si 탈산 | B | 30 | 53 | 51050 | 116.17 | C | D |  | D | 1 |  | 1 | 1555 | 1566 | 8800 |  |  | 8800 | 89.05 | 17 | 98821 | 1646 |  | Y | 53 | 50 |  |  | B56206 | 05 |  |  |  | 고승만 | 2 |  |  | Y |  | Y |  | 100.25 | 12-4 | 0 | 391.54 | A |  | 1627 | 1 | 0.07 | 1563 | 1.17 | 56 | 27 | 239 | 3:59 | 18 | 19 | 0 | 0 |  | 0 | 0 |  | N2 | 2020-01-05 15:15 | 2020-01-05 15:21 | 5 | 2020-01-05 14:52 | 29 |  |  |  |  | Y |  | Y | Y | [5 empty] | 4.3 | 0 | 21.08 | [23 empty] | 0.21 | 0.21 | B | [9 empty] | 932 | 820 | 81 | 905 | 0 | 0 | 0 | 700 | 0 | 155 | 0 | 0 | 0 | 0 |  |  | 7
2020-01-05 | A56249 | 1 | 고탄소 | AE1055LS |  | Al 탈산 | B | 35 | 17 | 51900 | 97.77 | C | D | D |  | 1 | 1 |  | 1520 | 1552 | 4300 |  |  | 4300 | 42.35 | 12 | 101532 | 1609 |  | Y | 42 | 22 | [7 empty] | 박안희 | 2 |  |  | Y |  |  |  | 100.7 | 13-2 | 19.99 | 146.76 | A |  | 1609 | 3 | 0.19 | 1562 | 1.15 | 78 | 47 | 266 | 4:26 | 25 | 25 | 68 | 0 |  | 0 |  |  | N2 | 2020-01-05 15:09 | 2020-01-05 15:12 | 3 | 2020-01-05 14:54 | 17 |  |  |  |  | Y |  |  |  | Y | [5 empty] | 0 | 604.94 | [23 empty] | 0.04 | 0 | A | [9 empty] | 0 | 0 | 760 | 9 | 0 | 0 | 0 | 451 | 0 | 296 | 0 | 0 | 0 | 25
2020-01-05 | C53776 | 3 | 중탄소 | SM45CB | 연주종료 | Si 탈산 | T | 18 | 48 | 50150 | 73.2 | C | D | D |  | 1 |  | 1 | 1535 | 1547 | 4600 |  |  | 4600 | 39.87 | 42 | 115374 | 1599 |  | Y | 45 | 27 |  |  |  | 05 |  |  |  |  | 2 |  | Y |  |  | Y |  | 82.05 | 10-5 | 125.67 | 0 | A |  | 1602 | 2 | 0.46 | 1561 | 1.95 | 68 | 31 | 614 | 10:14 | 7 | 7 | 0 | 0 |  | 0 | 10 |  | N2 | 2020-01-05 14:56 |  | 27 | 2020-01-05 14:49 | 34 |  |  |  |  | Y | [5 empty] | Y |  |  |  | 1.53 | 0 | [23 empty] | 0.09 | 0 | A | [9 empty] | 0 | 0 | 0 | 139 | 0 | 0 | 0 | 493 | 0 | 201 | 201 | 0 | 0 | 0
2020-01-05 | B56210 | 2 | 저탄소 | 20MNCRS5HM7 |  | Si 탈산 | B | 16 | 74 | 49200 | 117.28 | D | D |  | D | 1 |  | 1 | 1555 | 1555 | 9700 |  |  | 9700 | 98.16 | 17 | 98821 | 1647 |  | Y | 61 | 53 |  |  | B56207 | 05 |  |  |  | 김익규 | 2 |  |  |  |  | Y |  | 104 | 12-3 | 0.18 | 81.92 | A |  | 1636 | 1 | 0.06 | 1572 | 1.48 | 65 | 30 | 272 | 4:32 | 18 | 18 | 0 | 0 |  | 0 | 0 |  | N2 | 2020-01-05 16:22 | 2020-01-05 16:29 | 7 | 2020-01-05 16:07 | 22 |  |  |  |  | Y |  | Y | Y | [5 empty] | 4 | 0 | 15.58 | [23 empty] | 0.1 | 0.1 | B | [9 empty] | 1127 | 770 | 95 | 366 | 0 | 0 | 0 | 1625 | 0 | 0 | 0 | 0 | 0 | 0 |  |  | 5
2020-01-05 | A56250 | 1 | 고탄소 | AE1055LS |  | Al 탈산 | B | 6 | 29 | 50100 | 70.97 | D | D | D |  | 1 | 1 |  | 1520 | 1592 | 3400 |  |  | 3400 | 33.49 | 12 | 101532 | 1599 |  | Y | 40 | 17 | [7 empty] | 김덕진 | 2 |  | Y |  |  |  |  | 103.9 | 13-3 | 3.2 | 86.11 | A |  | 1599 | 3 | 0.19 | 1560 | 1.18 | 76 | 43 | 246 | 4:06 | 25 | 25 | 69 | 0 |  | 0 |  |  | N2 | 2020-01-05 15:47 | 2020-01-05 16:15 | 28 | 2020-01-05 15:47 | 29 |  |  |  |  | Y |  |  |  | Y | [5 empty] | 0 | 243.73 | [23 empty] | 0.69 | 0 | A | [9 empty] | 0 | 0 | 784 | 37 | 0 | 0 | 0 | 449 | 0 | 293 | 0 | 0 | 0 | 35
2020-01-05 | C53777 | 3 | 중탄소 | SM45C | 연주종료 | Si 탈산 | T | 1 | 75 | 48150 | 77.63 | D | D | D |  | 1 |  | 1 | 1535 | 1526 | 6400 |  |  | 6400 | 93.19 | 25 | 68675 | 1596 |  | Y | 49 | 36 |  |  |  | 05 |  |  |  | 박지웅 | 2 |  | Y |  |  | Y |  | 102.8 | 12-2 | 122.84 | 0 | A |  | 1601 | 2 | 0.45 | 1555 | 2.09 | 62 | 32 | 390 | 6:30 | 10 | 10 | 0 | 0 |  | 0 | 10 |  | N2 | 2020-01-05 16:11 |  | 15 | 2020-01-05 16:05 | 21 |  |  |  |  | Y | [5 empty] | Y |  |  |  | 1.66 | 0 | [23 empty] | 0.11 | 0 | A | [9 empty] | 0 | 0 | 0 | 0 | 0 | 0 | 0 | 500 | 0 | 301 | 201 | 0 | 0 | 0 |  |  | 2
2020-01-05 | A56251 | 1 | 고탄소 | AE1055LS |  | Al 탈산 | B | 33 | 16 | 50700 | 78.37 | D | D | D |  | 1 | 1 |  | 1520 | 1559 | 4100 |  |  | 4100 | 40.38 | 12 | 101532 | 1590 |  | Y | 40 | 34 | [7 empty] | 김덕진 | 2 |  | Y |  |  |  |  | 104.6 | 13-7 | 0.09 | 114.2 | A |  | 1590 | 3 | 0.18 | 1546 | 1.16 | 62 | 34 | 240 | 4:00 | 25 | 25 | 70 | 0 |  | 0 |  |  | N2 | 2020-01-05 16:54 | 2020-01-05 17:17 | 23 | 2020-01-05 16:54 | 23 |  |  |  |  | Y |  |  |  | Y | [5 empty] | 0 | 232.11 | [23 empty] | 1.9 | 0 | A | [9 empty] | 0 | 0 | 725 | 39 | 0 | 0 | 0 | 548 | 0 | 198 | 0 | 0 | 0 | 29
2020-01-05 | B56211 | 2 | 저탄소 | 20MNCRS5HM7 |  | Si 탈산 | B | 10 | 40 | 51950 | 111.9 | D | D |  | D | 1 |  | 1 | 1555 | 1576 | 8500 |  |  | 8500 | 86.01 | 17 | 98821 | 1634 |  | Y | 55 | 46 |  |  | B56208 | 05 |  |  |  | 김익규 | 2 |  |  | Y |  | Y |  | 104.25 | 13-1 | 0 | 420.85 | A |  | 1628 | 1 | 0.06 | 1567 | 1.41 | 60 | 29 | 261 | 4:21 | 18 | 18 | 0 | 0 | 60 | 0 | 0 |  | N2 | 2020-01-05 17:35 | 2020-01-05 17:41 | 6 | 2020-01-05 17:16 | 25 |  |  |  |  | Y |  | Y | Y | [5 empty] | 3.3 | 0 | 15.37 | [23 empty] | 0.1 | 0.1 | B | [9 empty] | 1110 | 736 | 47 | 767 | 0 | 0 | 0 | 1105 | 0 | 0 | 0 | 0 | 0 | 0 |  |  | 7
2020-01-05 | C53778 | 3 | 중탄소 | SM45C | 연주종료 | Si 탈산 | T | 38 | 65 | 50850 | 74.35 | D | D | D |  | 1 |  | 1 | 1535 | 1539 | 6000 |  |  | 6000 | 68.26 | 32 | 87904 | 1609 |  | Y | 47 | 31 |  |  |  | 05 |  |  |  | 박지웅 | 2 |  | Y |  |  | Y |  | 93.2 | 11-5 | 81.98 | 0 | A |  | 1598 | 2 | 0.44 | 1553 | 2.14 | 60 | 26 | 308 | 5:08 | 10 | 10 | 0 | 0 |  | 0 | 10 |  | N2 | 2020-01-05 17:25 |  | 23 | 2020-01-05 17:18 | 30 |  |  |  |  | Y | [5 empty] | Y |  |  |  | 1.49 | 0 | [23 empty] | 0.08 | 0 | A | [9 empty] | 0 | 0 | 183 | 0 | 0 | 0 | 0 | 498 | 0 | 400 | 200 | 0 | 0 | 0 |  |  | 2
2020-01-05 | A56252 | 1 | 고탄소 | AE1055LS |  | Al 탈산 | B | 36 | 44 | 50000 | 91.18 | D | D | D |  | 1 | 1 |  | 1520 | 1544 | 3800 |  |  | 3800 | 44.91 | 10 | 84610 | 1592 |  | Y | 40 | 21 | [7 empty] | 김덕진 | 2 |  | Y |  |  |  |  | 0 | 10-1 | 0.04 | 114.74 | A |  | 1592 | 3 | 0.39 | 1547 | 1.25 | 63 | 31 | 273 | 4:33 | 25 | 25 | 71 | 0 |  | 0 |  |  | N2 | 2020-01-05 18:07 | 2020-01-05 18:19 | 12 | 2020-01-05 17:49 | 30 |  |  |  |  | Y |  |  |  | Y | [5 empty] | 0 | 411.86 | [23 empty] | 0.13 | 0 | A | [9 empty] | 0 | 0 | 718 | 17 | 0 | 0 | 0 | 455 | 0 | 200 | 0 | 0 | 0 | 36
2020-01-05 | B56212 | 2 | 저탄소 | 20MNCRS5HM7 |  | Si 탈산 | B | 21 | 44 | 50750 | 107.37 | D | D |  | D | 1 |  | 1 | 1555 | 1595 | 7800 |  |  | 7800 | 79.35 | 12 | 98304 | 1657 |  | Y | 51 | 43 | [7 empty] | 김익규 | 3 |  |  |  |  | Y |  | 104.15 | 12-10 | 1.03 | 198.57 | A |  | 1634 | 1 | 0.09 | 1565 | 0 | 58 | 25 | 285 | 4:45 | 18 | 18 | 0 | 0 |  | 0 | 0 |  | N2 | 2020-01-05 18:39 | 2020-01-05 18:50 | 11 | 2020-01-05 18:20 | 31 |  |  |  |  | Y |  | Y | Y | [5 empty] | 3.7 | 0 | 20.02 | [23 empty] | 0.11 | 0.11 | B | [9 empty] | 1199 | 697 | 120 | 813 | 0 | 0 | 0 | 882 | 0 | 0 | 0 | 0 | 0 | 0 |  |  | 5
2020-01-05 | C53779 | 3 | 중탄소 | SM45C | 연주종료 | Si 탈산 | T | 11 | 78 | 47700 | 81.08 | D | D | D |  | 1 |  | 1 | 1535 | 1562 | 5500 |  |  | 5500 | 57.21 | 35 | 96145 | 1598 |  | Y | 44 | 32 |  |  |  | 05 |  |  |  | 박지웅 | 2 |  | Y |  |  | Y |  | 108.6 | 12-7 | 160.7 | 0 | A |  | 1594 | 2 | 0.47 | 1558 | 1.57 | 65 | 29 | 410 | 6:50 | 10 | 10 | 0 | 0 |  | 0 | 10 |  | N2 | 2020-01-05 18:41 |  | 22 | 2020-01-05 18:27 | 36 |  |  |  |  | Y | [5 empty] | Y |  |  |  | 1.82 | 0 | [23 empty] | 0.65 | 0 | A |  |  | 10.958 | 29.021 | 48.203 | 0.369 | 4.398 | 1.66 | 1503.01 | 0 | 0 | 0 | 0 | 0 | 0 | 0 | 507 | 0 | 397 | 150 | 0 | 0 | 0 |  |  | 5
2020-01-05 | A56253 | 1 | 고탄소 | AE1055LS |  | Al 탈산 | B | 35 | 18 | 52100 | 76.18 | D | D | D |  | 1 | 1 |  | 1520 | 1580 | 3100 |  |  | 3100 | 36.64 | 10 | 84610 | 1592 |  | Y | 40 | 17 | [7 empty] | 김덕진 | 2 |  | Y | [6 empty] | 0.04 | 47.48 | A |  | 0 | 3 | 0.17 | 1553 | -41.97 | 69 | 36 | 262 | 4:22 | 25 | 25 | 72 | 0 |  | 0 |  |  | N2 | 2020-01-05 18:52 | 2020-01-05 19:17 | 25 | 2020-01-05 18:51 | 26 |  |  |  |  | Y |  |  |  | Y | [5 empty] | 0 | 186.22 | [23 empty] | 0.8 | 0 | A | [9 empty] | 44 | 0 | 772 | 9 | 0 | 0 | 0 | 594 | 0 | 0 | 0 | 0 | 0 | 11
2020-01-05 | B56213 | 2 | 저탄소 | 20MNCRS5HM7 |  | Si 탈산 | B | 30 | 54 | 51300 | 114.23 | D | D |  | D | 1 |  | 1 | 1555 | 1565 | 8700 |  |  | 8700 | 88.5 | 12 | 98304 | 1634 |  | Y | 54 | 49 |  |  | B56210 | 05 |  |  |  | 김익규 | 2 |  |  | Y |  | Y |  | 109.5 | 13-3 | 0.08 | 438.97 | A |  | 1633 | 1 | 0.08 | 1567 | 1.36 | 60 | 28 | 236 | 3:56 | 18 | 18 | 0 | 0 |  | 0 | 0 |  | N2 | 2020-01-05 19:52 | 2020-01-05 19:56 | 5 | 2020-01-05 19:33 | 23 |  |  |  |  | Y |  | Y | Y | [5 empty] | 3.3 | 0 | 25.17 | [23 empty] | 0.18 | 0.18 | B | [9 empty] | 704 | 1150 | 165 | 796 | 0 | 0 | 0 | 1101 | 0 | 0 | 0 | 0 | 0 | 8 |  |  | 5
2020-01-05 | C53780 | 3 | 중탄소 | SM45C | 연주종료 | Si 탈산 | T | 18 | 49 | 49950 | 78.45 | D | D | D |  | 1 |  | 1 | 1535 | 1560 | 5600 |  |  | 5600 | 55.1 | 37 | 101639 | 1601 |  | Y | 46 | 31 |  |  |  | 05 |  |  |  | 박지웅 | 2 |  | Y |  |  | Y |  | 101.7 | 12-6 | 151.99 | 0 | A |  | 1595 | 2 | 0.48 | 1556 | 2.05 | 63 | 24 | 348 | 5:48 | 10 | 10 | 0 | 0 |  | 0 | 10 |  | N2 | 2020-01-05 19:44 |  | 38 | 2020-01-05 19:30 | 51 |  |  |  |  | Y | [5 empty] | Y |  |  |  | 1.78 | 0 | [23 empty] | 0.61 | 0 | A |  |  | 11.776 | 29.431 | 47.022 | 0.301 | 3.993 | 1.597 | 1513.43 | 0 | 0 | 232 | 0 | 0 | 0 | 0 | 500 | 0 | 302 | 97 | 0 | 0 | 0 |  |  | 5
2020-01-05 | A56254 | 1 | 고탄소 | AE1055LS |  | Al 탈산 | B | 6 | 30 | 49500 | 72.78 | D | D | D |  | 1 | 1 |  | 1520 | 1568 | 3800 |  |  | 3800 | 24.95 | 18 | 152298 | 1593 |  | Y | 40 | 21 | [7 empty] | 김덕진 | 2 |  | Y | [6 empty] | 0.97 | 146.75 | A |  | 1593 | 3 | 0.24 | 1557 | 1.09 | 73 | 38 | 250 | 4:10 | 25 | 25 | 73 | 0 |  | 0 |  |  | N2 | 2020-01-05 19:51 | 2020-01-05 20:16 | 25 | 2020-01-05 19:49 | 27 |  |  |  |  | Y |  |  |  | Y | [5 empty] | 0 | 175.96 | [23 empty] | 0.01 | 0 | A | [9 empty] | 72 | 0 | 869 | 10 | 0 | 0 | 0 | 297 | 0 | 196 | 0 | 0 | 0 | 14
2020-01-05 | B56214 | 2 | 저탄소 | 20MNCRS5HM7 |  | Si 탈산 | B | 16 | 75 | 48700 | 101.02 | D | D |  | D | 1 |  | 1 | 1555 | 1584 | 7700 |  |  | 7700 | 80.1 | 12 | 96130 | 1656 |  | Y | 49 | 39 |  |  | B56211 | 05 |  |  |  | 김익규 | 3 |  |  | Y |  | Y |  |  |  | 0.08 | 103.95 | A |  | 1640 | 1 | 0.09 | 1574 | 0 | 67 | 31 | 268 | 4:28 | 18 | 18 | 0 | 0 | 60 | 0 | 0 |  | N2 | 2020-01-05 20:44 | 2020-01-05 21:04 | 20 | 2020-01-05 20:26 | 38 |  |  |  |  | Y |  | Y | Y | [5 empty] | 4.7 | 0 | 15.23 | [23 empty] | 0.22 | 0.22 | A | [9 empty] | 1246 | 474 | 164 | 258 | 0 | 0 | 0 | 1320 | 0 | 0 | 0 | 0 | 0 | 0 |  |  | 9
2020-01-05 | A56255 | 1 | 고탄소 | P-AE1055LSM |  | Al 탈산 | B | 33 | 17 | 50800 | 81.63 | D | D | D |  | 1 | 1 |  | 1520 | 1535 | 4700 |  |  | 4700 | 92.58 | 6 | 50766 | 1598 |  | Y | 42 | 31 | [7 empty] | 김덕진 | 2 |  | Y | [6 empty] | 0.04 | 33.89 | A |  | 1598 | 3 | 0.32 | 1553 | 1.13 | 69 | 36 | 296 | 4:56 | 25 | 30 | 74 | 0 |  | 0 |  |  | N2 | 2020-01-05 20:58 | 2020-01-05 21:17 | 19 | 2020-01-05 20:58 | 19 |  |  |  |  | Y |  |  |  | Y | [5 empty] | 0 | 229.5 | [23 empty] | 1.24 | 0 | A |  |  | 7.785 | 26.537 | 54.437 | 0.195 | 6.992 | 2.051 | 1670.26 | 33 | 0 | 818 | 22 | 0 | 0 | 0 | 306 | 0 | 296 | 0 | 0 | 0 | 13
2020-01-05 | C53781 | 3 | 중탄소 | SM45C | 연주종료 | Si 탈산 | T | 1 | 76 | 47350 | 79.47 | D | D | D |  | 1 |  | 1 | 1535 | 1567 | 5700 |  |  | 5700 | 43.23 | 48 | 131856 | 1605 |  | Y | 44 | 33 |  |  |  | 05 |  |  |  | 박지웅 | 2 |  | Y |  |  | Y |  | 100.45 | 11-10 | 115.82 | 0 | A |  | 1597 | 2 | 0.49 | 1553 | 1.91 | 60 | 23 | 346 | 5:46 | 10 | 10 | 0 | 0 |  | 0 | 10 |  | N2 | 2020-01-05 20:56 |  | 28 | 2020-01-05 20:44 | 40 |  |  |  |  | Y | [5 empty] | Y |  |  |  | 2.69 | 0 | [23 empty] | 0.48 | 0 | A | [9 empty] | 0 | 0 | 257 | 0 | 0 | 0 | 0 | 590 | 0 | 299 | 0 | 0 | 0 | 0 |  |  | 5
2020-01-05 | B56215 | 2 | 저탄소 | 20MNCRS5HM7 | TUNDISH교체전 | Si 탈산 | B | 10 | 41 | 51350 | 108.8 | D | D |  | D | 1 |  | 1 | 1555 | 1565 | 7500 |  |  | 7500 | 71.68 | 18 | 104634 | 1654 |  | Y | 50 | 42 |  |  | B56212 | 05 |  |  |  | 김익규 | 3 |  |  | Y |  | Y |  | 97.05 | 12-3 | 0 | 377.97 | A |  | 1636 | 1 | 0.09 | 1570 | 1.33 | 63 | 32 | 270 | 4:30 | 18 | 19 | 0 | 0 |  | 0 | 0 |  | N2 | 2020-01-05 21:53 | 2020-01-05 22:09 | 16 | 2020-01-05 21:40 | 29 |  |  |  |  | Y |  | Y | Y | [5 empty] | 4 | 0 | 17.22 | [23 empty] | 0.13 | 0.13 | B | [9 empty] | 599 | 1063 | 51 | 907 | 0 | 0 | 0 | 997 | 0 | 0 | 0 | 0 | 0 | 0 |  |  | 5
2020-01-05 | A56256 | 1 | 고탄소 | P-AE1055LSM |  | Al 탈산 | B | 36 | 45 | 48600 | 83 | D | D | D |  | 1 | 1 |  | 1520 | 1559 | 4200 |  |  | 4200 | 50.13 | 10 | 83784 | 1597 |  | Y | 41 | 27 | [7 empty] | 김덕진 | 2 |  | Y |  |  |  |  | 102.4 | 12-8 | 0.24 | 134.98 | A |  | 1597 | 3 | 0.23 | 1554 | 1.05 | 70 | 39 | 367 | 6:07 | 25 | 30 | 75 | 0 |  | 0 |  |  | N2 | 2020-01-05 22:00 | 2020-01-05 22:20 | 20 | 2020-01-05 21:58 | 22 |  |  |  |  | Y |  |  |  | Y | [5 empty] | 0 | 237.15 | [23 empty] | 2.34 | 0 | A |  |  | 5.882 | 28.819 | 53.958 | 0.18 | 9.173 | 1.872 | 1727.4 | 19 | 0 | 803 | 31 | 0 | 0 | 0 | 299 | 0 | 294 | 0 | 0 | 0 | 8
2020-01-05 | C53782 | 3 | 중탄소 | SM45CSP | 연주종료 | Si 탈산 | T | 38 | 66 | 50250 | 83.38 | D | D | B |  | 1 |  | 1 | 1535 | 1543 | 6500 |  |  | 6500 | 98.59 | 24 | 65928 | 1600 |  | Y | 49 | 35 |  |  |  | 05 |  |  |  | 박지웅 | 2 |  | Y |  |  | Y |  | 97.9 | 11-9 | 110.36 | 0 | A |  | 1607 | 2 | 0.52 | 1555 | 2.26 | 63 | 29 | 364 | 6:04 | 10 | 12 | 0 | 0 |  | 0 | 10 |  | AR | 2020-01-05 22:11 |  | 22 | 2020-01-05 21:59 | 34 |  |  |  |  | Y | [5 empty] | N |  |  |  | 4.58 | 0 | [23 empty] | 1.59 | 0 | A | [9 empty] | 0 | 0 | 824 | 0 | 0 | 0 | 0 | 403 | 0 | 0 | 0 | 0 | 0 | 9 |  |  | 7 | 0.2835
2020-01-05 | B56216 | 2 | 중탄소 | SBMA75 | TUNDISH교체 | Al 탈산 | B | 21 | 45 | 50650 | 97.3 | D | D |  | B | 1 |  | 1 | 1540 | 1574 | 7300 |  |  | 7300 | 78.21 | 12 | 93333 | 1677 |  | Y | 46 | 42 | [7 empty] | 김익규 | 2 |  |  |  |  | Y |  | 101.65 | 12-7 | 0 | 387.1 | A |  | 1647 | 1 | 0.1 | 1575 | 1.44 | 84 | 29 | 239 | 3:59 | 18 | 21 | 0 | 0 | 85 | 0 | 0 |  | N2 | 2020-01-05 22:46 | 2020-01-05 23:31 | 45 | 2020-01-05 22:35 | 56 |  |  |  |  | Y |  | Y | Y | [5 empty] | 5 | 0 | 22.76 | [19 empty] | 1.72 |  |  |  | 0.09 | 0.09 | A | [9 empty] | 0 | 0 | 582 | 50 | 0 | 279 | 0 | 503 | 0 | 155 | 0 | 0 | 0 | 35 |  |  | 7 |  | 1
2020-01-05 | A56257 | 1 | 고탄소 | P-AE1055LSM |  | Al 탈산 | B | 35 | 19 | 0 | 87.27 | D | B | B |  | 1 | 1 |  | 1520 | 1547 | 4500 |  |  | 4500 | 53.19 | 10 | 84610 | 1599 |  | Y | 40 | 29 | [7 empty] | 김덕진 | 2 |  | Y | [6 empty] | 0 | 264.51 | A |  | 1598 | 3 | 0.22 | 1550 | 1.02 | 66 | 37 | 343 | 5:43 | 25 | 30 | 76 | 0 |  | 0 |  |  | N2 | 2020-01-05 23:04 | 2020-01-05 23:23 | 19 | 2020-01-05 23:03 | 20 | [8 empty] | Y | [5 empty] | 0 | 321.22 | [23 empty] | 3.49 | 0 | A |  |  | 5.488 | 27.88 | 55.776 | 0.102 | 10.163 | 2 | 1888.12 | 13 | 0 | 829 | 50 | 0 | 0 | 0 | 496 | 0 | 351 | 0 | 0 | 0 | 11
2020-01-05 | C53783 | 3 | 중탄소 | SM45CSP | TUNDISH교체전 | Si 탈산 | T | 11 | 79 | 46750 | 94.88 | D | B | B |  | 1 |  | 1 | 1535 | 1536 | 6500 |  |  | 6500 | 73.94 | 32 | 87904 | 1604 |  | Y | 46 | 42 |  |  | C53780 | 05 |  |  |  | 박재승 | 3 |  | Y |  |  | Y |  | 100.75 | 11-9 | 285.01 | 0 | A |  | 1595 | 2 | 0.5 | 1559 | 1 | 67 | 28 | 402 | 6:42 | 10 | 10 | 0 | 0 |  | 0 | 10 |  | AR | 2020-01-05 23:28 |  | 20 | 2020-01-05 23:14 | 34 |  |  |  |  | Y | [5 empty] | N |  |  |  | 4.35 | 0 | [23 empty] | 1.59 | 0 | A | [9 empty] | 0 | 0 | 0 | 0 | 0 | 0 | 0 | 705 | 0 | 0 | 0 | 0 | 0 | 0 |  |  | 5 | 0.0495
2020-01-05 | B56217 | 2 | 중탄소 | SBMA75 |  | Al 탈산 | B | 30 | 55 | 50200 | 93.83 | B | B |  | B | 1 |  | 1 | 1540 | 1547 | 7300 |  |  | 7300 | 75.83 | 17 | 96272 | 1615 |  | Y | 44 | 37 | [7 empty] | 최남길 | 2 |  |  |  |  | Y |  | 101.8 | 12-5 | 0.63 | 94.41 | A |  | 1633 | 1 | 0.14 | 1569 | 1.51 | 78 | 34 | 245 | 4:05 | 18 | 19 | 0 | 0 |  | 0 | 0 |  | N2 | 2020-01-05 23:48 | 2020-01-06 00:27 | 39 | 2020-01-05 23:34 | 53 |  |  |  |  | Y |  | Y | Y | [5 empty] | 5 | 0 | 23.48 | [23 empty] | 0.21 | 0.21 | A | [9 empty] | 40 | 0 | 358 | 0 | 0 | 273 | 0 | 501 | 0 | 159 | 0 | 0 | 0 | 0 |  |  | 5
2020-01-05 | A56258 | 1 | 고탄소 | P-AE1055LSM |  | Al 탈산 | B | 6 | 31 | 50000 | 84.2 | B | B | B |  | 1 | 1 |  | 1520 | 1568 | 3600 |  |  | 3600 | 35.46 | 12 | 101532 | 1591 |  | Y | 41 | 24 | [7 empty] | 이호남 | 2 |  | Y | [6 empty] | 0.49 | 73.76 | A |  | 1591 | 3 | 0.23 | 1545 | 1.1 | 61 | 35 | 283 | 4:43 | 25 | 30 | 77 | 0 |  | 0 |  |  | N2 | 2020-01-06 00:09 | 2020-01-06 00:28 | 18 | 2020-01-06 00:08 | 20 |  |  |  |  | Y |  |  |  | Y | [5 empty] | 0 | 287.1 | [23 empty] | 5.37 | 0 | A |  |  | 5.416 | 28.553 | 54.531 | 0.117 | 10.068 | 1.909 | 1828.31 | 30 | 0 | 608 | 189 | 0 | 0 | 0 | 299 | 0 | 298 | 0 | 0 | 0 | 9
2020-01-05 | C53784 | 3 | 저탄소 | SCM822HI |  | Al 탈산 | I | 18 | 50 | 50050 | 131.95 | B | B | B |  | 1 |  | 1 | 1560 | 1556 | 9000 |  |  | 9000 | 96.57 | 4 | 93200 | 1668 |  | INGOT | 50 | 45 | 조괴물량 부족으로 C53782번 잔강 합탕 후 재작업 |  | C53781 | 05 |  |  |  | 박재승 |  |  | Y |  |  | Y |  | 95.75 | 11-10 | 146.71 | 0 | A |  | 1678 | 2 | 0.47 | 1591 | 1.21 | 83 |  | 429 | 7:09 | 25 | 25 | 0 | 0 |  | 0 | 10 |  | AR | 2020-01-06 01:21 |  | 21 | 2020-01-06 01:11 | [5 empty] | Y | [5 empty] | N |  |  |  | 9.26 | 0 | [18 empty] | 0.8 |  |  |  |  | 1.59 | 0 | A | [9 empty] | 898 | 676 | 0 | 660 | 0 | 0 | 0 | 1496 | 0 | 299 | 299 | 0 | 0 | 0 |  |  | 0
2020-01-05 | B56218 | 2 | 중탄소 | SBMA75 |  | Al 탈산 | B | 16 | 76 | 47900 | 99.8 | B | B |  | B | 1 |  | 1 | 1540 | 1564 | 7300 |  |  | 7300 | 86.28 | 10 | 84610 | 1635 |  | Y | 50 | 46 | [7 empty] | 최남길 | 2 |  |  |  |  | Y |  | 106.9 | 12-6 | 0 | 206.22 | A |  | 1630 | 1 | 0.05 | 1573 | 1.32 | 82 | 43 | 228 | 3:48 | 16 | 21 | 0 | 0 |  | 0 | 0 |  | N2 | 2020-01-06 01:00 | 2020-01-06 01:25 | 25 | 2020-01-06 00:48 | 37 |  |  |  |  | Y |  | Y | Y | [5 empty] | 4.2 | 0 | 20.78 | [23 empty] | 0.08 | 0.08 | A | [9 empty] | 89 | 0 | 100 | 50 | 0 | 193 | 0 | 685 | 0 | 0 | 0 | 0 | 0 | 12 |  |  | 5
2020-01-05 | A56259 | 1 | 고탄소 | P-AE1055LSM |  | Al 탈산 | B | 33 | 18 | 50700 | 84.05 | B | B | B |  | 1 | 1 |  | 1520 | 1571 | 3900 |  |  | 3900 | 38.41 | 12 | 101532 | 1591 |  | Y | 41 | 27 | [7 empty] | 이호남 | 2 |  | Y |  |  |  |  | 104.45 | 13-6 | 0 | 89.27 | A |  | 1591 | 3 | 0.23 | 1559 | 0.78 | 75 | 43 | 297 | 4:57 | 25 | 30 | 78 | 0 |  | 0 |  |  | N2 | 2020-01-06 01:12 | 2020-01-06 01:27 | 15 | 2020-01-06 01:10 | 17 |  |  |  |  | Y |  |  |  | Y | [5 empty] | 0 | 281.37 | [23 empty] | 12.01 | 0 | A |  |  | 4.474 | 30.168 | 54.15 | 0.125 | 12.103 | 1.794 | 1774.41 | 50 | 0 | 857 | 29 | 0 | 0 | 0 | 299 | 0 | 299 | 0 | 0 | 0 | 14
2020-01-05 | B56219 | 2 | 중탄소 | SBMA75 |  | Al 탈산 | B | 10 | 42 | 51050 | 99.65 | B | B |  | B | 1 |  | 1 | 1540 | 1547 | 8100 |  |  | 8100 | 83.13 | 17 | 97433 | 1616 |  | Y | 53 | 47 |  |  | B56216 | 05 |  |  |  | 최남길 | 2 |  |  |  |  | Y |  | 106.85 | 13-3 | 0 | 239.69 | A |  | 1617 | 1 | 0.09 | 1560 | 1.41 | 69 | 37 | 215 | 3:35 | 18 | 21 | 0 | 0 |  | 0 | 0 |  | N2 | 2020-01-06 02:07 | 2020-01-06 02:30 | 22 | 2020-01-06 01:58 | 32 |  |  |  |  | Y |  | Y | Y | [5 empty] | 4 | 0 | 19.48 | [23 empty] | 0.08 | 0.08 | A | [9 empty] | 17 | 0 | 93 | 30 | 0 | 197 | 0 | 755 | 0 | 0 | 0 | 0 | 0 | 22 |  |  | 5
2020-01-05 | A56260 | 1 | 고탄소 | P-AE1055LSM |  | Al 탈산 | B | 36 | 46 | 48600 | 84.1 | B | B | B |  | 1 | 1 |  | 1520 | 1557 | 3800 |  |  | 3800 | 44.91 | 10 | 84610 | 1597 |  | Y | 42 | 26 | [7 empty] | 이호남 | 2 |  | Y |  |  |  |  | 101.6 | 12-6 | 0 | 192.27 | A |  | 1597 | 3 | 0.23 | 1553 | 1.07 | 69 | 39 | 292 | 4:52 | 25 | 30 | 79 | 0 |  | 0 |  |  | N2 | 2020-01-06 02:11 | 2020-01-06 02:33 | 22 | 2020-01-06 02:09 | 24 |  |  |  |  | Y |  |  |  | Y | [5 empty] | 0 | 280.11 | [23 empty] | 13.06 | 0 | A |  |  | 3.627 | 30.407 | 54.863 | 0.069 | 15.126 | 1.804 | 1859.33 | 52 | 0 | 813 | 31 | 0 | 0 | 0 | 299 | 0 | 299 | 0 | 0 | 0 | 11
2020-01-05 | C53785 | 3 | 중탄소 | AE15B36D2 | 연주시작 | Al 탈산 | T | 1 | 77 | 47500 | 104.58 | B | B | B |  | 1 |  | 1 | 1535 | 1545 | 8800 |  |  | 8800 | 89.21 | 36 | 98640 | 1654 |  | Y | 63 | 49 | [7 empty] | 박재승 | 3 |  |  |  |  | N |  | 101.85 | 12-1 | 255.5 | 0 | A |  | 1644 | 2 | 0.46 | 1584 | 2.22 | 86 | 41 | 351 | 5:51 | 13 | 13 | 0 | 0 |  | 0 | 15 |  | AR | 2020-01-06 02:32 |  | 16 | 2020-01-06 02:17 | 30 |  |  |  |  | N | [5 empty] | N |  |  |  | 5.72 | 0 | [23 empty] | 1.59 | 0 | A | [9 empty] | 66 | 0 | 469 | 0 | 0 | 0 | 0 | 1000 | 0 | 300 | 379 | 0 | 0 | 0 |  |  | 9 |  | 1
2020-01-05 | B56220 | 2 | 중탄소 | SBMA75 |  | Al 탈산 | B | 21 | 46 | 50200 | 99.15 | B | B |  | B | 1 |  | 1 | 1540 | 1547 | 6600 |  |  | 6600 | 66.74 | 16 | 98890 | 1634 |  | Y | 48 | 32 |  |  | B56217 | 05 |  |  |  | 최남길 | 2 |  |  |  |  | Y |  | 107.8 | 13-3 | 0.63 | 233.25 | A |  | 1621 | 1 | 0.14 | 1560 | 1.37 | 69 | 35 | 222 | 3:42 | 18 | 22 | 0 | 0 |  | 0 | 0 |  | N2 | 2020-01-06 03:12 | 2020-01-06 03:32 | 21 | 2020-01-06 03:01 | 31 |  |  |  |  | Y |  | Y | Y | [5 empty] | 4 | 0 | 22.79 | [23 empty] | 0.07 | 0.07 | A | [9 empty] | 63 | 0 | 137 | 101 | 0 | 214 | 0 | 552 | 0 | 0 | 0 | 0 | 0 | 0 |  |  | 5
2020-01-05 | A56261 | 1 | 고탄소 | P-AE1055LSM |  | Al 탈산 | B | 35 | 20 | 52400 | 97.95 | B | B | B |  | 1 | 1 |  | 1520 | 1555 | 4000 |  |  | 4000 | 47.28 | 10 | 84610 | 1586 |  | Y | 44 | 26 | [7 empty] | 이호남 | 2 |  | Y |  |  |  |  | 100 | 13-1 | 0.05 | 90.6 | A |  | 1596 | 3 | 0.23 | 1550 | 0.88 | 66 | 38 | 296 | 4:56 | 25 | 30 | 80 | 0 |  | 0 |  |  | N2 | 2020-01-06 03:23 | 2020-01-06 03:33 | 10 | 2020-01-06 03:21 | 13 |  |  |  |  | Y |  |  |  | Y | [5 empty] | 0 | 368.99 | [23 empty] | 0.01 | 0 | A |  |  | 3.665 | 30.799 | 53.953 | 0.119 | 14.721 | 1.751 | 1795.21 | 35 | 0 | 836 | 19 | 0 | 0 | 0 | 300 | 0 | 298 | 0 | 0 | 0 | 19
2020-01-05 | C53786 | 3 | 중탄소 | AE15B36D2 | 연주종료 | Al 탈산 | T | 38 | 67 | 50250 | 93.53 | B | B | B |  | 1 |  | 1 | 1535 | 1557 | 6500 |  |  | 6500 | 65.9 | 36 | 98640 | 1633 |  | Y | 55 | 34 | 조괴잔강 2톤합탕 |  | C53783 | 05 |  |  |  | 박재승 | 3 |  | N | Y |  | Y |  | 103.9 | 12-5 | 203.95 | 0 | A |  | 1608 | 2 | 0.47 | 1565 | 1.48 | 67 | 35 | 317 | 5:17 | 13 | 13 | 0 | 0 |  | 0 | 10 |  | AR | 2020-01-06 03:42 |  | 13 | 2020-01-06 03:32 | 24 |  |  |  |  | N | [5 empty] | N |  |  |  | 7.22 | 0 | [23 empty] | 1.59 | 0 | A | [9 empty] | 54 | 0 | 823 | 0 | 0 | 0 | 0 | 699 | 0 | 301 | 87 | 0 | 0 | 16 |  |  | 5
2020-01-05 | A56262 | 1 | 고탄소 | P-AE1055LSM |  | Al 탈산 | B | 6 | 32 | 50500 | 80.32 | B | B | B |  | 1 | 1 |  | 1520 | 1572 | 3600 |  |  | 3600 | 35.46 | 12 | 101532 | 1607 |  | Y | 42 | 26 | [7 empty] | 이호남 | 2 |  | Y | [6 empty] | 0.39 | 13.91 | A |  | 1599 | 3 | 0.23 | 1559 | 1.05 | 75 | 41 | 264 | 4:24 | 25 | 30 | 81 | 0 |  | 0 |  |  | N2 | 2020-01-06 04:07 | 2020-01-06 04:39 | 32 | 2020-01-06 04:06 | 33 |  |  |  |  | Y |  |  |  | Y | [5 empty] | 0 | 253.78 | [23 empty] | 5.66 | 0 | A |  |  | 2.815 | 31.615 | 53.488 | 0.127 | 19.001 | 1.691 | 1814.58 | 64 | 0 | 788 | 15 | 0 | 0 | 0 | 300 | 0 | 295 | 0 | 0 | 0 | 11
2020-01-05 | B56221 | 2 | 중탄소 | SBMA75 |  | Al 탈산 | B | 30 | 56 | 0 | 96.88 | B | B |  | B | 1 |  | 1 | 1540 | 1545 | 7900 |  |  | 7900 | 85.25 | 14 | 92669 | 1624 | 711 | Y | 51 | 44 |  |  | B56218 | 04 |  |  |  | 최남길 | 2 |  |  |  |  | Y |  | 158.3 |  | 2.53 | 268.62 | A |  | 1615 | 1 | 0.15 | 1562 | 1.28 | 71 | 35 | 239 | 3:59 | 18 | 19 | 0 | 0 |  | 0 | 0 |  | N2 | 2020-01-06 04:31 | 2020-01-06 04:38 | 7 | 2020-01-06 04:25 | 13 |  |  |  |  | Y |  | Y | Y | [5 empty] | 3.7 | 0 | 21.46 | [23 empty] | 0.06 | 0.06 | A | [9 empty] | 107 | 0 | 103 | 0 | 0 | 210 | 0 | 612 | 0 | 0 | 0 | 0 | 0 | 13 |  |  | 2
2020-01-05 | C53787 | 3 | 중탄소 | AE15B36D2 | 연주종료 | Al 탈산 | T | 11 | 80 | 47300 | 93.78 | B | B | B |  | 1 |  | 1 | 1535 | 1537 | 7000 |  |  | 7000 | 72.99 | 35 | 95900 | 1625 | 361 | Y | 52 | 39 | [7 empty] | 박재승 | 3 |  |  |  |  | Y |  | 97.75 | 11-6 | 301.33 | 0 | A |  | 1615 | 2 | 0.46 | 1569 | 1.48 | 71 | 36 | 486 | 8:06 | 13 | 13 | 0 | 0 |  | 0 | 10 |  | AR | 2020-01-06 04:46 |  | 16 | 2020-01-06 04:35 | 27 |  |  |  |  | N | [5 empty] | N |  |  |  | 6.8 | 0 | [23 empty] | 1.59 | 0 | A | [9 empty] | 31 | 0 | 417 | 0 | 0 | 0 | 0 | 755 | 0 | 300 | 216 | 0 | 0 | 0 |  |  | 5
2020-01-05 | A56263 | 1 | 고탄소 | P-AE1055LSM |  | Al 탈산 | B | 33 | 19 | 50500 | 84.17 | B | B | B |  | 1 | 1 |  | 1520 | 1543 | 4700 |  |  | 4700 | 47.09 | 12 | 99803 | 1589 |  | Y | 42 | 31 | [7 empty] | 이호남 | 2 |  | Y |  |  |  |  | 104.65 | 13-6 | 289.79 | 0.07 | A |  | 1587 | 3 | 0.23 | 1546 | 1 | 62 | 29 | 252 | 4:12 | 25 | 30 | 82 | 0 |  | 0 |  |  | N2 | 2020-01-06 05:16 | 2020-01-06 05:41 | 25 | 2020-01-06 05:14 | 26 |  |  |  |  | Y |  |  |  | Y | [5 empty] | 0 | 279.44 | [23 empty] | 17.31 | 0 | A |  |  | 3.807 | 28.187 | 57.535 | 0.175 | 15.112 | 2.041 | 1954.88 | 97 | 0 | 873 | 40 | 0 | 0 | 0 | 571 | 0 | 552 | 0 | 0 | 0 | 19
2020-01-05 | B56222 | 2 | 중탄소 | SBMA75 |  | Al 탈산 | B | 32 | 1 | 53800 | 100 | B | B |  | B | 1 |  | 1 | 1540 | 1554 | 6900 |  |  | 6900 | 69.13 | 12 | 99816 | 1647 |  | Y | 45 | 35 |  |  | B56219 | 04 |  |  |  | 최남길 | 2 |  |  |  |  | N |  | 98.4 | 13-3 | 0.8 | 71.61 | A |  | 1628 | 1 | 0.16 | 1560 | 1.38 | 69 | 23 | 200 | 3:20 | 18 | 19 | 0 | 0 | 150 | 0 | 0 |  | N2 | 2020-01-06 05:41 | 2020-01-06 05:53 | 12 | 2020-01-06 05:27 | 25 |  |  |  |  | Y |  | Y | Y | [5 empty] | 3.5 | 0 | 30.78 | [23 empty] | 0.05 | 0.05 | A | [9 empty] | 82 | 0 | 296 | 0 | 0 | 204 | 0 | 554 | 0 | 0 | 0 | 0 | 0 | 22 |  |  | 5
2020-01-05 | C53788 | 3 | 중탄소 | AE15B36D2 | 연주종료 | Al 탈산 | T | 18 | 51 | 49700 | 90.72 | B | B | B |  | 1 |  | 1 | 1535 | 1546 | 6500 |  |  | 6500 | 69.77 | 34 | 93160 | 1613 |  | Y | 47 | 37 | [7 empty] | 박재승 | 3 |  |  |  |  | Y |  | 93.2 | 11-7 | 88.65 | 0 | A |  | 1606 | 2 | 0.46 | 1556 | 1.39 | 58 | 26 | 330 | 5:30 | 13 | 13 | 0 | 0 |  | 0 | 9 |  | AR | 2020-01-06 05:50 |  | 21 | 2020-01-06 05:41 | 30 |  |  |  |  | N | [5 empty] | N |  |  |  | 13.23 | 0 | [23 empty] | 0 | 0 | A | [9 empty] | 77 | 0 | 748 | 0 | 0 | 0 | 0 | 542 | 0 | 299 | 50 | 0 | 0 | 26
2020-01-05 | A56264 | 1 | 고탄소 | P-AE1055LSM | TUNDISH교체전 | Al 탈산 | B | 35 | 21 | 48900 | 110.5 | B | C | C |  | 1 | 1 |  | 1520 | 1541 | 6100 |  |  | 6100 | 71.46 | 12 | 85362 | 1579 |  | Y | 67 | 53 | [7 empty] | 이호남 | 2 |  |  | Y | [5 empty] | 339.25 | 8.94 | A |  | 1579 | 3 | 0.23 | 1548 | 0.74 | 64 | 37 | 258 | 4:18 | 25 | 30 | 83 | 0 |  | 0 |  |  | N2 | 2020-01-06 06:56 | 2020-01-06 07:01 | 6 | 2020-01-06 06:54 | 8 |  |  |  |  | Y |  |  |  | Y | [5 empty] | 0 | 225.76 | [23 empty] | 0 | 0 | A | [9 empty] | 82 | 0 | 853 | 15 | 0 | 0 | 0 | 296 | 0 | 299 | 0 | 0 | 0 | 39
2020-01-05 | B56223 | 2 | 중탄소 | SBMA75 |  | Al 탈산 | B | 16 | 77 | 47800 | 102.42 | B | B |  | C | 1 |  | 1 | 1540 | 1564 | 7200 |  |  | 7200 | 70.91 | 12 | 101532 | 1594 |  | Y | 48 | 36 |  |  | B56220 | 03 |  |  |  | 최남길 | 2 |  |  |  |  | Y |  | 108.8 | 12-7 | 0 | 291.32 | A |  | 1628 | 1 | 0.09 | 1566 | 1.27 | 75 | 38 | 253 | 4:13 | 16 | 19 | 0 | 0 |  | 0 | 0 |  | N2 | 2020-01-06 06:54 | 2020-01-06 07:07 | 13 | 2020-01-06 06:41 | 27 |  |  |  |  | Y |  | Y | Y | [6 empty] | 0 | 17.37 | [23 empty] | 0.17 | 0.17 | A | [9 empty] | 40 | 0 | 142 | 15 | 0 | 167 | 0 | 1168 | 0 | 341 | 0 | 0 | 0 | 12 |  |  | 5
2020-01-05 | C53789 | 3 | 중탄소 | AE15B36D2 | 연주종료 | Al 탈산 | T | 1 | 78 | 47500 | 87.82 | B | C | C |  | 1 |  | 1 | 1535 | 1550 | 6700 |  |  | 6700 | 69.86 | 35 | 95900 | 1638 |  | Y | 45 | 38 | [7 empty] | 박재승 | 3 |  |  |  |  | Y |  | 99.25 | 11-8 | 204.51 | 0 | A |  | 1618 | 2 | 0.44 | 1568 | 1.52 | 70 | 31 | 344 | 5:44 | 13 | 13 | 0 | 0 |  | 0 | 10 |  | AR | 2020-01-06 07:00 |  | 30 | 2020-01-06 06:50 | 40 |  |  |  |  | N | [5 empty] | N |  |  |  | 7.07 | 0 | [23 empty] | 0.01 | 0 | A | [9 empty] | 63 | 0 | 787 | 0 | 0 | 0 | 0 | 670 | 0 | 301 | 49 | 0 | 0 | 24 |  |  | 5
2020-01-06 | B56224 | 2 | 중탄소 | SBMA75 | TUNDISH교체전 | Al 탈산 | B | 21 | 47 | 50950 | 101.93 | C | C |  | C | 1 |  | 1 | 1540 | 1557 | 6000 |  |  | 6000 | 72.76 | 10 | 82458 | 1645 |  | Y | 44 | 31 |  |  | B56221 | 05 |  |  |  | 고승만 | 2 |  |  | Y |  | Y |  | 95.65 | 11-10 | 0 | 235.65 | A |  | 1627 | 1 | 0.25 | 1563 | 1.41 | 72 | 39 | 227 | 3:47 | 16 | 16 | 0 | 0 |  | 0 | 0 |  | N2 | 2020-01-06 07:57 | 2020-01-06 08:17 | 20 | 2020-01-06 07:36 | 41 |  |  |  |  | Y |  | Y | Y | [5 empty] | 4.7 | 0 | 22.5 | [23 empty] | 0.48 | 0.48 | A | [9 empty] | 38 | 0 | 365 | 0 | 0 | 221 | 0 | 502 | 0 | 204 | 0 | 0 | 0 | 63
2020-01-06 | A56265 | 1 | 고탄소 | AE1055LS | TUNDISH교체 | Al 탈산 | B | 36 | 48 | 48800 | 85.93 | C | C | C |  | 1 | 1 |  | 1520 | 1574 | 4900 |  |  | 4900 | 57.91 | 10 | 84610 | 1618 |  | Y | 47 | 32 | [7 empty] | 박안희 | 3 |  |  | Y | [5 empty] | 0.21 | 12.26 | A |  | 1618 | 3 | 0.2 | 1579 | 1.03 | 95 | 43 | 313 | 5:13 | 25 | 25 | 84 | 0 |  | 0 |  |  | N2 | 2020-01-06 08:06 | 2020-01-06 08:42 | 36 | 2020-01-06 08:04 | 38 |  |  |  |  | Y |  |  |  | Y | [5 empty] | 0 | 221.44 | [19 empty] | 2.82 | 1.92 |  |  | 1.24 | 0 | B | [9 empty] | 0 | 0 | 561 | 33 | 0 | 0 | 0 | 548 | 0 | 451 | 0 | 0 | 0 | 6 |  |  |  |  | 1
2020-01-06 | C53790 | 3 | 중탄소 | AE15B36D2 | 연주종료 | Al 탈산 | T | 38 | 68 | 50400 | 86.33 | C | C | C |  | 1 |  | 1 | 1535 | 1556 | 6000 |  |  | 6000 | 59.18 | 37 | 101380 | 1619 |  | Y | 42 | 38 | [8 empty] | 2 |  |  |  |  | Y |  | 97.55 | 11-8 | 244.42 | 0 | A |  | 1610 | 2 | 0.44 | 1567 | 1.19 | 69 | 33 | 307 | 5:07 | 13 | 13 | 0 | 0 |  | 0 | 8 |  | AR | 2020-01-06 08:13 |  | 25 | 2020-01-06 08:04 | 34 |  |  |  |  | N | [5 empty] | N |  |  |  | 7.5 | 0 | [23 empty] | 0.01 | 0 | A | [9 empty] | 119 | 0 | 1271 | 0 | 0 | 0 | 0 | 398 | 0 | 199 | 0 | 0 | 0 | 35 |  |  | 5
2020-01-06 | B56225 | 2 | 중탄소 | SM45CM | TUNDISH교체 | Al 탈산 | B | 30 | 57 | 51150 | 112.33 | C | C |  | C | 1 |  | 1 | 1540 | 1574 | 7500 |  |  | 7500 | 77.84 | 16 | 96352 | 1654 |  | Y | 52 | 43 |  |  | B56222 | 05 |  |  |  | 고승만 | 2 |  |  | Y |  | Y |  | 101.55 | 12-4 | 214.62 | 0 | A |  | 1652 | 1 | 0.15 | 1585 | 1.47 | 93 | 37 | 169 | 2:49 | 15 | 21 | 0 | 0 |  | 0 | 0 |  | N2 | 2020-01-06 09:09 | 2020-01-06 09:39 | 31 | 2020-01-06 08:45 | 54 |  |  |  |  | Y |  | Y | Y | [5 empty] | 4.5 | 19.07 | 0.21 | [19 empty] | 2.55 | 1.48 |  |  | 0.27 | 0.27 | A | [9 empty] | 108 | 0 | 273 | 0 | 0 | 130 | 0 | 595 | 0 | 201 | 0 | 0 | 0 | 20 |  |  | 9 |  | 1
2020-01-06 | A56266 | 1 | 고탄소 | AE1055LS |  | Al 탈산 | B | 6 | 33 | 50600 | 101.67 | C | C | C |  | 1 | 1 |  | 1520 | 1574 | 4600 |  |  | 4600 | 45.31 | 12 | 101532 | 1598 |  | Y | 42 | 33 | [7 empty] | 박안희 | 2 |  | Y |  |  |  |  | 99.45 | 12-7 | 1.74 | 3.59 | A |  | 1598 | 3 | 0.21 | 1549 | 0.83 | 65 | 33 | 279 | 4:39 | 25 | 25 | 85 | 0 |  | 0 |  |  | N2 | 2020-01-06 09:25 | 2020-01-06 09:43 | 17 | 2020-01-06 09:24 | 18 |  |  |  |  | Y |  |  |  | Y | [5 empty] | 0 | 371.5 | [23 empty] | 2.5 | 7.94 | A | [9 empty] | 0 | 0 | 775 | 18 | 0 | 0 | 0 | 688 | 0 | 557 | 0 | 0 | 0 | 0
2020-01-06 | C53791 | 3 | 중탄소 | AE15B36D2 | 연주종료 | Al 탈산 | T | 11 | 81 | 47300 | 89.83 | C | C | C |  | 1 |  | 1 | 1535 | 1588 | 6300 |  |  | 6300 | 65.69 | 35 | 95900 | 1630 |  | Y | 41 | 39 | [8 empty] | 2 |  |  |  |  | Y |  | 94.85 | 11-3 | 263.37 | 0 | A |  | 1624 | 2 | 0.43 | 1568 | 1.56 | 70 | 34 | 324 | 5:24 | 13 | 13 | 0 | 0 |  | 0 | 12 |  | AR | 2020-01-06 09:20 |  | 22 | 2020-01-06 09:07 | 35 |  |  |  |  | N | [5 empty] | N |  |  |  | 7.38 | 0 | [23 empty] | 0 | 0 | A | [9 empty] | 83 | 0 | 1154 | 0 | 0 | 0 | 0 | 557 | 0 | 200 | 87 | 0 | 0 | 13 |  |  | 5
2020-01-06 | B56226 | 2 | 중탄소 | SM45CM |  | Al 탈산 | B | 32 | 2 | 55600 | 103.95 | C | C |  | C | 1 |  | 1 | 1540 | 1604 | 5800 |  |  | 5800 | 61.09 | 12 | 94935 | 1637 |  | Y | 48 | 32 |  |  | B56223 | 05 |  |  |  | 고승만 | 2 |  |  | Y |  | Y |  | 102.3 | 13-8 | 227.75 | 0 | A |  | 1618 | 1 | 0.15 | 1564 | 1.17 | 72 | 23 | 155 | 2:35 | 15 | 16 | 0 | 0 | 40 | 0 | 0 |  | N2 | 2020-01-06 10:10 | 2020-01-06 10:43 | 32 | 2020-01-06 10:00 | 43 |  |  |  |  | Y |  | Y | Y | [5 empty] | 3.8 | 17.23 | 0 | [23 empty] | 0 | 0 | A | [9 empty] | 53 | 0 | 238 | 0 | 0 | 293 | 0 | 1303 | 0 | 616 | 0 | 0 | 0 | 40
2020-01-06 | A56267 | 1 | 고탄소 | AE1055LS |  | Al 탈산 | B | 33 | 20 | 51700 | 84.03 | C | C | C |  | 1 | 1 |  | 1520 | 1542 | 4900 |  |  | 4900 | 59.99 | 10 | 81676 | 1584 |  | Y | 42 | 33 | [7 empty] | 박안희 | 2 |  | Y |  |  |  |  | 101.95 | 13-3 | 0.01 | 64.76 | A |  | 1584 | 3 | 0.21 | 1551 | 0.83 | 67 | 30 | 297 | 4:57 | 25 | 25 | 86 | 0 |  | 0 |  |  | N2 | 2020-01-06 10:13 | 2020-01-06 10:42 | 29 | 2020-01-06 10:11 | 31 |  |  |  |  | Y |  |  |  | Y | [5 empty] | 0 | 265.02 | [23 empty] | 0 | 0.03 | A | [9 empty] | 0 | 0 | 580 | 26 | 0 | 0 | 0 | 595 | 0 | 516 | 0 | 0 | 0 | 0
2020-01-06 | C53792 | 3 | 중탄소 | AE15B36D2 | 연주종료 | Al 탈산 | T | 18 | 52 | 50150 | 88.05 | C | C | C |  | 1 |  | 1 | 1535 | 1578 | 6500 |  |  | 6500 | 69.77 | 34 | 93160 | 1627 |  | Y | 42 | 40 | [8 empty] | 2 |  |  |  |  | Y |  | 93.75 | 11-7 | 253.54 | 0 | A |  | 1619 | 2 | 0.45 | 1571 | 1.26 | 73 | 30 | 328 | 5:28 | 13 | 13 | 0 | 0 |  | 0 | 8 |  | AR | 2020-01-06 10:21 |  | 36 | 2020-01-06 10:13 | 45 |  |  |  |  | N | [5 empty] | N |  |  |  | 7.45 | 0 | [23 empty] | 0 | 0 | A | [9 empty] | 206 | 0 | 817 | 0 | 0 | 0 | 0 | 405 | 0 | 201 | 0 | 0 | 0 | 13 |  |  | 5
2020-01-06 | B56227 | 2 | 중탄소 | SM45CM |  | Al 탈산 | B | 16 | 78 | 48050 | 87.97 | C | C |  | C | 1 |  | 1 | 1540 | 1555 | 5700 |  |  | 5700 | 57.01 | 12 | 99974 | 1625 |  | Y | 44 | 32 |  |  | B56224 | 05 |  |  |  | 고승만 | 2 |  |  | Y |  | Y |  | 109.35 | 12-8 | 227.36 | 0 | A |  | 1611 | 1 | 0.12 | 1570 | 1.09 | 78 | 32 | 218 | 3:38 | 15 | 16 | 0 | 0 |  | 0 | 0 |  | N2 | 2020-01-06 11:06 | 2020-01-06 11:47 | 40 | 2020-01-06 10:55 | 51 |  |  |  |  | Y |  | Y | Y | [5 empty] | 4 | 7.83 | 0 | [23 empty] | 0 | 0 | A | [9 empty] | 40 | 0 | 0 | 0 | 0 | 0 | 0 | 0 | 0 | 206 | 0 | 0 | 0 | 20
2020-01-06 | A56268 | 1 | 고탄소 | AE1055LS |  | Al 탈산 | B | 35 | 22 | 52300 | 85.85 | C | C | C |  | 1 | 1 |  | 1520 | 1604 | 3700 |  |  | 3700 | 36.44 | 12 | 101532 | 1597 |  | Y | 42 | 25 | [7 empty] | 박안희 | 2 |  |  | Y |  |  |  | 100.65 | 13-1 | 4.09 | 62.02 | A |  | 1597 | 3 | 0.21 | 1552 | 1.07 | 68 | 34 | 292 | 4:52 | 25 | 25 | 87 | 0 |  | 0 |  |  | N2 | 2020-01-06 11:18 | 2020-01-06 11:42 | 24 | 2020-01-06 11:16 | 26 |  |  |  |  | Y |  |  |  | Y | [5 empty] | 0 | 297.13 | [23 empty] | 0 | 0.02 | A | [9 empty] | 0 | 0 | 684 | 15 | 0 | 0 | 0 | 595 | 0 | 517 | 0 | 0 | 0 | 5
2020-01-06 | C53793 | 3 | 중탄소 | AE15B36D2 | 연주종료 | Al 탈산 | T | 1 | 79 | 47800 | 107.18 | C | C | C |  | 1 |  | 1 | 1535 | 1538 | 5400 |  |  | 5400 | 56.31 | 35 | 95900 | 1628 |  | Y | 70 | 30 | [8 empty] | 2 |  |  |  |  | Y |  | 98.45 | 11-7 | 241.23 | 0 | A |  | 1617 | 2 | 0.45 | 1569 | 1.85 | 71 | 38 | 356 | 5:56 | 13 | 13 | 0 | 0 |  | 0 | 12 |  | AR | 2020-01-06 11:47 |  | 18 | 2020-01-06 11:36 | 30 |  |  |  |  | N | [5 empty] | N |  |  |  | 2.87 | 0 | [23 empty] | 0 | 0 | A | [9 empty] | 63 | 0 | 1118 | 0 | 0 | 0 | 0 | 395 | 0 | 200 | 0 | 0 | 0 | 54 |  |  | 5
2020-01-06 | A56269 | 1 | 고탄소 | AE1055LS |  | Al 탈산 | B | 36 | 49 | 49500 | 86.67 | C | C | C |  | 1 | 1 |  | 1520 | 1561 | 5000 |  |  | 5000 | 59.09 | 10 | 84610 | 1595 |  | Y | 40 | 32 | [7 empty] | 박안희 | 2 |  | Y | N |  |  |  | 101.5 | 12-6 | 0.87 | 0.01 | A |  | 1595 | 3 | 0.21 | 1553 | 0.93 | 69 | 37 | 262 | 4:22 | 25 | 25 | 88 | 0 |  | 0 |  |  | N2 | 2020-01-06 12:25 | 2020-01-06 12:42 | 17 | 2020-01-06 12:22 | 20 |  |  |  |  | Y |  |  |  | Y | [5 empty] | 0 | 315.42 | [23 empty] | 0.03 | 0 | B | [9 empty] | 0 | 0 | 722 | 15 | 0 | 0 | 0 | 768 | 0 | 665 | 0 | 0 | 0 | 5
2020-01-06 | B56228 | 2 | 중탄소 | SM45CM |  | Al 탈산 | B | 21 | 48 | 50500 | 89.3 | C | C |  | C | 1 |  | 1 | 1540 | 1566 | 5600 |  |  | 5600 | 66.48 | 10 | 84236 | 1624 |  | Y | 43 | 37 |  |  | B56225 | 05 |  |  |  | 고승만 | 2 |  | Y | N |  | Y |  | 89.8 | 11-4 | 243.62 | 0 | A |  | 1613 | 1 | 0.09 | 1557 | 1.25 | 65 | 31 | 150 | 2:30 | 15 | 16 | 0 | 0 |  | 0 | 0 |  | N2 | 2020-01-06 12:37 | 2020-01-06 12:56 | 18 | 2020-01-06 12:26 | 29 |  |  |  |  | Y |  | Y | Y | [5 empty] | 5.2 | 8.54 | 0 | [23 empty] | 0.04 | 0.04 | A | [9 empty] | 60 | 0 | 117 | 0 | 0 | 131 | 0 | 503 | 0 | 410 | 0 | 0 | 0 | 17
2020-01-06 | C53794 | 3 | 중탄소 | AE15B36D2 | TUNDISH교체전 | Al 탈산 | T | 38 | 69 | 50250 | 92.05 | C | C | C |  | 1 |  | 1 | 1535 | 1610 | 6000 |  |  | 6000 | 56.15 | 39 | 106860 | 1650 |  | Y | 44 | 36 | [8 empty] | 2 |  |  |  |  | Y |  | 98.6 | 11-9 | 192.93 | 0 | A |  | 1633 | 2 | 0.46 | 1572 | 1.69 | 74 | 43 | 570 | 9:30 | 13 | 13 | 0 | 0 |  | 0 | 13 |  | AR | 2020-01-06 12:50 |  | 18 | 2020-01-06 12:38 | 31 |  |  |  |  | N | [5 empty] | N |  |  |  | 3.99 | 0 | [23 empty] | 0 | 0 | B | [9 empty] | 58 | 0 | 744 | 0 | 0 | 0 | 0 | 693 | 0 | 201 | 124 | 0 | 0 | 30
2020-01-06 | A56270 | 1 | 고탄소 | AE1055LS |  | Al 탈산 | B | 6 | 34 | 49700 | 88.1 | C | C | C |  | 1 | 1 |  | 1520 | 1539 | 5100 |  |  | 5100 | 50.23 | 12 | 101532 | 1589 |  | Y | 44 | 31 | [7 empty] | 박안희 | 2 |  |  | Y |  |  |  | 104.65 | 13-2 | 0.01 | 19.06 | A |  | 1589 | 3 | 0.2 | 1548 | 0.98 | 64 | 30 | 288 | 4:48 | 25 | 25 | 89 | 0 |  | 0 |  |  | N2 | 2020-01-06 13:25 | 2020-01-06 13:47 | 22 | 2020-01-06 13:23 | 24 |  |  |  |  | Y |  |  |  | Y | [5 empty] | 0 | 294.69 | [23 empty] | 0.03 | 0 | A | [9 empty] | 0 | 0 | 727 | 19 | 0 | 0 | 0 | 519 | 0 | 451 | 0 | 0 | 0 | 4
2020-01-06 | B56229 | 2 | 중탄소 | SM45CM |  | Al 탈산 | B | 30 | 58 | 50050 | 84.73 | C | C |  | C | 1 |  | 1 | 1540 | 1567 | 5300 |  |  | 5300 | 61.6 | 10 | 86040 | 1617 |  | Y | 39 | 29 |  |  | B56226 | 05 |  |  |  | 고승만 | 2 |  | Y |  |  | Y |  | 97.95 | 11-10 | 193.4 | 0 | A |  | 1606 | 1 | 0.09 | 1565 | 1.24 | 73 | 32 | 194 | 3:14 | 15 | 15 | 0 | 0 |  | 0 | 0 |  | N2 | 2020-01-06 13:47 | 2020-01-06 13:59 | 13 | 2020-01-06 13:34 | 25 |  |  |  |  | Y |  | Y | Y | [6 empty] | 9.88 | 0 | [23 empty] | 0 | 0 | A | [9 empty] | 90 | 0 | 264 | 0 | 0 | 134 | 0 | 655 | 0 | 366 | 0 | 0 | 0 | 18
2020-01-06 | C53795 | 3 | 저탄소 | 18CRNIMO7HI |  | Al 탈산 | I | 11 | 82 | 47050 | 127.27 | C | C | A |  | 1 |  | 1 | 1560 | 1580 | 9600 |  |  | 9600 | 100 | 20 | 96000 | 1660 | 1084 | INGOT | 55 | 52 | [15 empty] | 105.2 | 12-3 | 0 | 268.26 | A |  | 1647 | 2 | 0.43 | 1589 | 1.04 | 83 |  | 457 | 7:37 | 25 | 25 | 0 | 0 |  | 0 | 15 |  | N2 | 2020-01-06 14:43 |  | 15 | 2020-01-06 14:26 | [5 empty] | Y | [5 empty] | N |  |  | 4 | 1.78 | 4.71 | [18 empty] | 0.9 |  |  |  |  | 0 | 0 | A | [9 empty] | 648 | 1982 | 30 | 375 | 0 | 0 | 0 | 1150 | 0 | 288 | 0 | 0 | 0 | 20
2020-01-06 | A56271 | 1 | 고탄소 | AE1055LS |  | Al 탈산 | B | 33 | 21 | 50700 | 119.15 | C | C | A |  | 1 | 1 |  | 1520 | 1529 | 5000 |  |  | 5000 | 49.25 | 12 | 101532 | 1597 |  | Y | 43 | 31 | [7 empty] | 박안희 | 2 |  | Y |  |  |  |  | 105.95 | 13-7 | 0.04 | 203.4 | A |  | 1597 | 3 | 0.24 | 1562 | 0.45 | 78 | 45 | 301 | 5:01 | 25 | 25 | 90 | 0 |  | 0 |  |  | N2 | 2020-01-06 14:55 | 2020-01-06 15:05 | 10 | 2020-01-06 14:55 | 10 |  |  |  |  | Y |  |  |  | Y | [5 empty] | 0 | 19.76 | [23 empty] | 12.39 | 0 | A | [9 empty] | 0 | 0 | 1051 | 80 | 0 | 0 | 0 | 298 | 0 | 517 | 0 | 0 | 0 | 0
2020-01-06 | B56230 | 2 | 중탄소 | SM45C |  | Si 탈산 | B | 32 | 3 | 55250 | 85.92 | C | A |  | A | 1 |  | 1 | 1540 | 1534 | 5000 |  |  | 5000 | 48.51 | 12 | 103080 | 1615 | 360 | Y | 37 | 26 |  |  | B56227 | 05 |  |  |  | 고승만 | 2 |  | Y |  |  | Y |  |  |  | 0 | 237.31 | A |  | 1601 | 1 | 0.13 | 1553 | 1.5 | 60 | 17 | 289 | 4:49 | 15 | 16 | 0 | 0 |  | 0 | 0 |  | N2 | 2020-01-06 14:50 | 2020-01-06 15:06 | 16 | 2020-01-06 14:33 | 33 |  |  |  |  | Y |  | Y | Y | [5 empty] | 4.6 | 0 | 24.86 | [23 empty] | 0 | 0 | A | [9 empty] | 0 | 0 | 194 | 0 | 0 | 119 | 0 | 504 | 0 | 204 | 0 | 0 | 0 | 75
2020-01-06 | C53796 | 3 | 중탄소 | S43BCH | 연주시작 | Al 탈산 | T | 18 | 53 | 49900 | 110.07 | C | A | A |  | 1 |  | 1 | 1535 | 1540 | 7500 |  |  | 7500 | 78.01 | 35 | 96145 | 1678 |  | Y | 55 | 44 | [8 empty] | 2 | [6 empty] | 92.65 | 11-6 | 242.21 | 0 | A |  | 1639 | 2 | 0.44 | 1580 | 1.51 | 89 | 47 | 447 | 7:27 | 13 | 13 | 0 | 0 |  | 0 |  |  | AR | 2020-01-06 15:44 |  | 14 | 2020-01-06 15:28 | 30 |  |  |  |  | Y | [5 empty] | N |  |  | 5 | 6.69 | 0 | [23 empty] | 0.08 | 0.08 | A | [9 empty] | 0 | 0 | 140 | 0 | 0 | 0 | 0 | 809 | 0 | 161 | 200 | 0 | 0 | 13 |  |  | 12 |  | 1
2020-01-06 | A56272 | 1 | 고탄소 | AE1055LS |  | Al 탈산 | B | 35 | 23 | 51400 | 96.27 | A | A | A |  | 1 | 1 |  | 1520 | 1558 | 5900 |  |  | 5900 | 69.73 | 10 | 84610 | 1592 |  | Y | 56 | 40 |  |  | A56269 |  |  |  |  | 정용태 | 2 |  |  | Y |  |  |  | 98.1 | 12-8 | 5.79 | 228.43 | A |  | 1592 | 3 | 0.2 | 1557 | 0.88 | 73 | 40 | 287 | 4:47 | 25 | 25 | 91 | 0 |  | 0 |  |  | N2 | 2020-01-06 15:39 | 2020-01-06 16:09 | 30 | 2020-01-06 15:38 | 31 |  |  |  |  | Y |  |  |  | Y | [5 empty] | 0 | 288.84 | [23 empty] | 40.4 | 0 | A | [9 empty] | 17 | 0 | 779 | 20 | 0 | 0 | 0 | 796 | 0 | 495 | 96 | 0 | 0 | 15
2020-01-06 | B56231 | 2 | 중탄소 | SM45C |  | Si 탈산 | B | 16 | 79 | 47950 | 91.13 | A | A |  | A | 1 |  | 1 | 1540 | 1515 | 6900 |  |  | 6900 | 77.06 | 12 | 89536 | 1604 |  | Y | 43 | 37 |  |  | B56228 | 05 |  |  |  | 임현진 | 2 |  |  |  |  | N |  | 108.35 | 12-6 | 0 | 192.71 | A |  | 1599 | 1 | 0.13 | 1550 | 1.23 | 57 | 22 | 264 | 4:24 | 15 | 15 | 0 | 0 |  | 0 | 0 |  | N2 | 2020-01-06 15:57 | 2020-01-06 16:10 | 13 | 2020-01-06 15:44 | 26 |  |  |  |  | Y |  | Y | Y | [5 empty] | 3.5 | 0 | 16.4 | [23 empty] | 0.1 | 0.1 | A | [9 empty] | 0 | 0 | 500 | 0 | 0 | 124 | 0 | 608 | 0 | 202 | 0 | 0 | 0 | 36
2020-01-06 | A56273 | 1 | 고탄소 | AE1055LS |  | Al 탈산 | B | 21 | 49 | 47900 | 89.1 | A | A | A |  | 1 | 1 |  | 1520 | 1556 | 4900 |  |  | 4900 | 57.91 | 10 | 84610 | 1600 |  | Y | 46 | 29 |  |  | A56270 |  |  |  |  | 정용태 | 3 |  |  | Y |  |  |  | 105.55 | 12-10 | 0 | 158.28 | A |  | 1600 | 3 | 0.21 | 1550 | 1.16 | 66 | 35 | 314 | 5:14 | 25 | 25 | 92 | 0 |  | 0 |  |  | N2 | 2020-01-06 16:34 | 2020-01-06 17:07 | 32 | 2020-01-06 16:34 | 33 |  |  |  |  | Y |  |  |  | Y | [5 empty] | 0 | 326.68 | [23 empty] | 42.73 | 0 | A | [9 empty] | 34 | 0 | 837 | 32 | 0 | 0 | 0 | 446 | 0 | 497 | 96 | 0 | 0 | 45
2020-01-06 | C53797 | 3 | 중탄소 | S43BCH | 연주종료 | Al 탈산 | T | 1 | 80 | 47950 | 101.9 | A | A | A |  | 1 |  | 1 | 1535 | 1540 | 7000 |  |  | 7000 | 74.95 | 34 | 93398 | 1626 |  | Y | 50 | 40 |  |  | C53795 | 03 |  |  |  | 정종훈 | 2 |  |  | Y |  | Y |  | 99.05 | 11-8 | 313.2 | 0 | A |  | 1619 | 2 | 0.45 | 1563 | 1.47 | 72 | 39 | 360 | 6:00 | 13 | 13 | 0 | 0 |  | 0 | 14 |  | AR | 2020-01-06 16:50 |  | 15 | 2020-01-06 16:36 | 30 |  |  |  |  | Y | [5 empty] | N |  |  | 5 | 10.12 | 0 | [23 empty] | 0 | 0 | A | [9 empty] | 0 | 0 | 118 | 0 | 0 | 0 | 0 | 697 | 0 | 300 | 102 | 0 | 0 | 29 |  |  | 7
2020-01-06 | B56232 | 2 | 중탄소 | SM45C |  | Si 탈산 | B | 36 | 50 | 49600 | 96.58 | A | A |  | A | 1 |  | 1 | 1540 | 1526 | 7400 |  |  | 7400 | 78.06 | 12 | 94796 | 1626 |  | Y | 47 | 36 |  |  | B56229 | 05 |  |  |  | 임현진 | 2 |  |  |  |  | N |  | 111.5 | 13-6 | 0 | 266.34 | A |  | 1608 | 1 | 0.12 | 1556 | 0 | 63 | 27 | 337 | 5:37 | 15 | 16 | 0 | 0 |  | 0 | 0 |  | N2 | 2020-01-06 17:10 | 2020-01-06 17:23 | 13 | 2020-01-06 16:54 | 28 |  |  |  |  | Y |  | Y | Y | [5 empty] | 4 | 0 | 18.59 | [23 empty] | 0.09 | 0.09 | A | [9 empty] | 0 | 0 | 454 | 0 | 0 | 129 | 0 | 920 | 0 | 363 | 101 | 0 | 0 | 14
2020-01-06 | A56274 | 1 | 고탄소 | AE1055LS |  | Al 탈산 | B | 30 | 59 | 48700 | 100.37 | A | A | A |  | 1 | 1 |  | 1520 | 1538 | 6000 |  |  | 6000 | 59.09 | 12 | 101532 | 1571 |  | Y | 46 | 38 |  |  | A56271 |  |  |  |  | 정용태 | 3 |  |  | Y |  |  |  | 109.05 | 13-1 | 0 | 389.15 | A |  | 1571 | 3 | 0.21 | 1551 | 0.37 | 67 | 39 | 345 | 5:45 | 25 | 25 | 93 | 0 |  | 0 |  |  | N2 | 2020-01-06 17:49 | 2020-01-06 18:08 | 19 | 2020-01-06 17:49 | 19 |  |  |  |  | Y |  |  |  | Y | [5 empty] | 0 | 390.68 | [23 empty] | 44.06 | 0 | A | [9 empty] | 0 | 0 | 815 | 29 | 0 | 0 | 0 | 826 | 0 | 690 | 95 | 0 | 0 | 84
2020-01-06 | C53798 | 3 | 중탄소 | S43BCH | 연주종료 | Al 탈산 | T | 38 | 70 | 50350 | 85.07 | A | A | A |  | 1 |  | 1 | 1535 | 1555 | 5700 |  |  | 5700 | 46.11 | 45 | 123615 | 1632 | 362 | Y | 45 | 32 | [7 empty] | 도주용 | 2 |  |  |  |  | Y | 4 | 89 | 10-9 | 152.85 | 0 | A |  | 1606 | 2 | 0.45 | 1551 | 1.96 | 60 | 21 | 338 | 5:38 | 13 | 13 | 0 | 0 |  | 0 | 12 |  | AR | 2020-01-06 17:49 |  | 34 | 2020-01-06 17:37 | 46 |  |  |  |  | Y | [5 empty] | N |  |  | 6 | 5.05 | 0 | [23 empty] | 0 | 0 | A | [9 empty] | 53 | 0 | 335 | 0 | 0 | 0 | 0 | 401 | 0 | 301 | 0 | 0 | 0 | 25 |  |  | 5
2020-01-06 | B56233 | 2 | 중탄소 | SM45C | 연주종료 | Si 탈산 | B | 33 | 22 | 51200 | 73.13 | A | A |  | A | 1 |  | 1 | 1540 | 1586 | 4700 |  |  | 4700 | 38.24 | 17 | 122923 | 1616 |  | Y | 34 | 27 | [7 empty] | 임현진 | 2 |  |  |  |  | N |  |  |  | 0 | 242.59 | A |  | 1607 | 1 | 0.1 | 1563 | 1.57 | 70 | 26 | 248 | 4:08 | 15 | 15 | 0 | 0 |  | 0 | 0 |  | N2 | 2020-01-06 18:18 | 2020-01-06 18:35 | 18 | 2020-01-06 18:07 | 29 |  |  |  |  | Y |  | Y | Y | [5 empty] | 4 | 0 | 15.62 | [23 empty] | 0.17 | 0.17 | A | [9 empty] | 0 | 0 | 769 | 0 | 0 | 194 | 0 | 1507 | 0 | 412 | 0 | 0 | 0 | 80
2020-01-06 | A56275 | 1 | 고탄소 | AE1055LS |  | Al 탈산 | B | 6 | 35 | 50000 | 83.07 | A | A | A |  | 1 | 1 |  | 1520 | 1568 | 5000 |  |  | 5000 | 49.25 | 12 | 101532 | 1605 |  | Y | 42 | 31 |  |  | A56272 |  |  |  |  | 정용태 | 3 |  |  | Y |  |  |  | 101.9 | 12-9 | 0.11 | 129.56 | A |  | 1605 | 3 | 0.2 | 1552 | 1.36 | 68 | 29 | 279 | 4:39 | 25 | 25 | 94 | 0 |  | 0 |  |  | N2 | 2020-01-06 18:32 | 2020-01-06 19:11 | 39 | 2020-01-06 18:30 | 41 |  |  |  |  | Y |  |  |  | Y | [5 empty] | 0 | 271.38 | [23 empty] | 51.2 | 0 | A | [9 empty] | 56 | 0 | 852 | 0 | 0 | 0 | 0 | 794 | 0 | 694 | 102 | 0 | 0 | 14
2020-01-06 | C53799 | 3 | 중탄소 | S43BCH2 | 연주종료 | Al 탈산 | T | 11 | 83 | 46350 | 75.97 | A | A | A |  | 2 |  | 1 | 1535 | 1595 | 2300 | 5500 |  | 7800 | 105.17 | 27 | 74169 | 1627 |  | Y | 29 | 11 |  | Y | [13 empty] | 107.2 | 12-5 | 49.08 | 0 | A |  | 1623 | 2 | 0.46 | 1563 | 1.76 | 73 | 38 | 373 | 6:13 | 18 | 18 | 0 | 0 |  | 0 | 13 |  | AR | 2020-01-06 19:20 |  | 12 | 2020-01-06 19:07 | 25 |  |  |  |  | Y | [5 empty] | N |  |  | 3.5 | 7.27 | 0 | [23 empty] | 0 | 0 | A |  |  | 7.683 | 32.346 | 48.563 | 0.474 | 6.32 | 1.501 | 1455.36 | 25 | 0 | 187 | 0 | 0 | 38 | 0 | 400 | 0 | 299 | 202 | 0 | 0 | 35 |  |  | 5
2020-01-06 | A56276 | 1 | 고탄소 | AE1055LS |  | Al 탈산 | B | 35 | 24 | 52200 | 120.47 | A | A | A |  | 1 | 1 |  | 1520 | 1523 | 5600 |  |  | 5600 | 66.19 | 10 | 84610 | 1610 |  | Y | 62 | 32 | C53799히트 망간 오버로 14톤 분탕작업해줌 |  | A56273 |  |  |  |  | 정용태 | 3 |  |  | Y |  |  |  | 95.7 | 12-5 | 10.49 | 226.43 | A |  | 1610 | 3 | 0.19 | 1548 | 1.05 | 64 | 37 | 289 | 4:49 | 25 | 25 | 95 | 0 |  | 0 |  |  | N2 | 2020-01-06 20:09 | 2020-01-06 20:22 | 13 | 2020-01-06 20:09 | 13 |  |  |  |  | Y |  |  |  | Y | [5 empty] | 0 | 19.98 | [23 empty] | 56.33 | 0 | A | [9 empty] | 0 | 0 | 631 | 0 | 0 | 0 | 0 | 695 | 0 | 496 | 145 | 0 | 0 | 20
2020-01-06 | C53800 | 3 | 중탄소 | S43BCH2 | TUNDISH교체전 | Al 탈산 | T | 18 | 54 | 49900 | 116.33 | A | A | A |  | 1 |  | 1 | 1535 | 1560 | 7400 |  |  | 7400 | 71.91 | 38 | 102912 | 1642 |  | Y | 54 | 42 | [7 empty] | 도주용 | 2 |  |  |  |  | Y | 4 | 103.4 | 12-7 | 332.4 | 0 | A |  | 1620 | 2 | 0.46 | 1557 | 1.34 | 67 | 33 | 415 | 6:55 | 18 | 18 | 0 | 0 |  | 0 | 17 |  | AR | 2020-01-06 20:23 |  | 23 | 2020-01-06 20:07 | 40 |  |  |  |  | Y | [5 empty] | N |  |  | 4 | 8.08 | 0 | [23 empty] | 0.02 | 0 | A | [9 empty] | 30 | 0 | 195 | 0 | 0 | 0 | 0 | 1235 | 0 | 301 | 299 | 0 | 0 | 21 |  |  | 5
2020-01-06 | A56277 | 1 | 고탄소 | AE1055LS |  | Al 탈산 | B | 32 | 4 | 52500 | 97.35 | A | A | A |  | 1 | 1 |  | 1520 | 1521 | 0 |  |  | 0 | 0 | 12 | 101532 | 1609 |  | Y | 59 | 0 | [7 empty] | 정용태 | 2 |  |  | N |  |  |  | 0 | 10-1 | 0 | 389.65 | A |  | 1609 | 3 | 0.2 | 1560 | 1.26 | 76 | 36 | 270 | 4:30 | 25 | 25 | 96 | 0 |  | 0 |  |  | N2 | 2020-01-06 20:49 | 2020-01-06 21:20 | 31 | 2020-01-06 20:49 | 31 |  |  |  |  | Y |  |  |  | Y | [5 empty] | 0 | 295.78 | [23 empty] | 62.46 | 0 | A | [9 empty] | 0 | 0 | 695 | 30 | 0 | 0 | 0 | 1192 | 0 | 995 | 144 | 0 | 0 | 38
2020-01-06 | C53801 | 3 | 저탄소 | SCM415C2 |  | Al 탈산 | I | 1 | 81 | 47850 | 107.4 | A | A | A |  | 1 |  | 1 | 1560 | 1574 | 8000 |  |  | 8000 | 80.81 | 9 | 99000 | 1679 |  | INGOT | 46 | 42 | [7 empty] | 정종훈 | 2 |  | N | N |  | Y |  | 102.85 | 12-1 | 344.24 | 0 | A |  | 1664 | 2 | 0.47 | 1596 | 1.42 | 80 |  | 519 | 8:39 | 18 | 20 | 0 | 0 |  | 0 |  |  | N2 | 2020-01-06 21:30 |  | 21 | 2020-01-06 21:16 | [5 empty] | Y | [5 empty] | N |  |  | 4.7 | 10.6 | 0 | [18 empty] | 0.9 |  |  |  |  | 0 | 0 | A | [9 empty] | 424 | 899 | 251 | 0 | 0 | 0 | 0 | 906 | 0 | 300 | 203 | 0 | 0 | 0
2020-01-06 | A56278 | 1 | 고탄소 | AE1055LS |  | Al 탈산 | B | 30 | 60 | 48200 | 94.47 | A | A | A |  | 1 | 1 |  | 1520 | 1544 | 5100 |  |  | 5100 | 50.23 | 12 | 101532 | 1606 |  | Y | 43 | 33 |  |  | A56275 |  |  |  |  | 정용태 | 3 |  |  | Y | [5 empty] | 0 | 362.52 | A |  | 1606 | 3 | 0.18 | 1562 | 0.86 | 78 | 43 | 13 | 0:13 | 25 | 25 | 97 | 0 |  | 0 |  |  | N2 | 2020-01-06 21:46 | 2020-01-06 22:17 | 31 | 2020-01-06 21:45 | 33 |  |  |  |  | Y |  |  |  | Y | [5 empty] | 0 | 387.24 | [23 empty] | 63.46 | 0 | A | [9 empty] | 0 | 0 | 772 | 19 | 0 | 0 | 0 | 446 | 0 | 298 | 0 | 0 | 0 | 43
2020-01-06 | C53802 | 3 | 중탄소 | SM38C | 연주시작 | Al 탈산 | T | 38 | 71 | 50550 | 109.23 | A | A | B |  | 1 |  | 1 | 1535 | 1546 | 7700 |  |  | 7700 | 93.44 | 30 | 82410 | 1680 |  | Y | 47 | 43 | [7 empty] | 도주용 | 2 |  | N |  |  | Y | 4 | 91.35 | 11-2 | 237.23 | 0 | A |  | 1648 | 2 | 0.46 | 1587 | 1.61 | 88 | 41 | 401 | 6:41 | 10 | 10 | 0 | 0 |  | 0 | 10 |  | AR | 2020-01-06 22:43 |  | 13 | 2020-01-06 22:18 | 38 |  |  |  |  | Y | [5 empty] | Y |  |  |  | 5.57 | 0 | [23 empty] | 0.3 | 0 | A | [9 empty] | 0 | 0 | 271 | 0 | 0 | 0 | 0 | 605 | 0 | 300 | 98 | 0 | 0 | 0 |  |  | 18 |  | 1
2020-01-06 | A56279 | 1 | 고탄소 | AE1055LS |  | Al 탈산 | B | 33 | 23 | 50300 | 90.25 | A | A | B |  | 1 | 1 |  | 1520 | 1549 | 5000 |  |  | 5000 | 59.09 | 10 | 84610 | 1606 | 723 | Y | 42 | 36 |  |  | A56276 |  |  |  |  | 정용태 | 3 |  |  | Y |  |  |  | 102.65 | 13-3 | 0 | 291.66 | A |  | 1606 | 3 | 0.19 | 1561 | 0.96 | 77 | 39 | 272 | 4:32 | 25 | 25 | 98 | 0 |  | 0 |  |  | N2 | 2020-01-06 22:40 | 2020-01-06 23:20 | 40 | 2020-01-06 22:38 | 42 |  |  |  |  | Y |  |  |  | Y | [5 empty] | 0 | 353.24 | [23 empty] | 73.1 | 0 | B | [9 empty] | 0 | 45 | 826 | 19 | 0 | 0 | 0 | 495 | 0 | 298 | 0 | 0 | 0 | 14
2020-01-06 | A56280 | 1 | 고탄소 | AE1055LS |  | Al 탈산 | B | 35 | 25 | 52300 | 99.67 | B | B | B |  | 1 | 1 |  | 1520 | 1546 | 5200 |  |  | 5200 | 51.22 | 12 | 101532 | 1598 |  | Y | 43 | 34 | [7 empty] | 이호남 | 2 |  |  | Y |  |  |  | 100.5 | 12-10 | 0 | 273.28 | A |  | 1596 | 3 | 0.22 | 1555 | 0.72 | 71 | 39 | 281 | 4:41 | 25 | 25 | 99 | 0 |  | 0 |  |  | N2 | 2020-01-06 23:47 | 2020-01-07 00:19 | 33 | 2020-01-06 23:46 | 33 | [8 empty] | Y | [5 empty] | 0 | 428.3 | [23 empty] | 74.23 | 0 | A | [9 empty] | 49 | 0 | 808 | 0 | 0 | 0 | 0 | 851 | 0 | 518 | 0 | 0 | 0 | 14
2020-01-06 | C53803 | 3 | 중탄소 | SM38C | 연주종료 | Al 탈산 | T | 11 | 84 | 46250 | 89.95 | B | B | B |  | 1 |  | 1 | 1535 | 1521 | 6500 |  |  | 6500 | 52.58 | 45 | 123615 | 1615 |  | Y | 51 | 36 |  |  | C53801 | 04 |  |  |  | 박재승 | 4 |  |  | Y |  | Y |  | 94.5 | 11-3 | 337.46 | 0 | A |  | 1615 | 2 | 0.45 | 1568 | 1.68 | 69 | 36 | 392 | 6:32 | 10 | 12 | 0 | 0 |  | 0 | 10 |  | AR | 2020-01-06 23:39 |  | 16 | 2020-01-06 23:28 | 28 |  |  |  |  | Y | [5 empty] | Y |  |  |  | 5.96 | 0 | [23 empty] | 0.3 | 0 | A | [9 empty] | 0 | 0 | 39 | 0 | 0 | 0 | 0 | 395 | 0 | 302 | 0 | 0 | 0 | 6 |  |  | 5
2020-01-06 | B56234 | 2 | 저탄소 | 17NICRMOS6HM | 연주시작 | Si 탈산 | B | 6 | 36 | 50000 | 135.27 | B | B |  | B | 1 |  | 1 | 1555 | 1546 | 11600 |  |  | 11600 | 121.85 | 17 | 95200 | 1674 |  | Y | 67 | 60 | 교반가스 잘 안나와 Ar 사용 | [6 empty] | 최남길 | 2 |  |  |  |  | Y |  | 99.4 | 12-6 | 3.78 | 5.8 | A |  | 1682 | 1 | 0.09 | 1598 | 1.72 | 89 | 35 | 332 | 5:32 | 18 | 21 | 0 | 0 |  | 0 | 0 |  | N2 | 2020-01-07 00:34 | 2020-01-07 00:45 | 11 | 2020-01-07 00:09 | 36 |  |  |  |  | Y |  | Y | Y | [5 empty] | 4.3 | 0 | 33.15 | [19 empty] | 2.09 |  |  |  | 0.91 | 0.91 | B | [9 empty] | 980 | 536 | 53 | 369 | 0 | 0 | 0 | 972 | 0 | 0 | 0 | 0 | 0 | 0 |  |  | 7 |  | 1
2020-01-06 | A56281 | 1 | 고탄소 | AE1055LS |  | Al 탈산 | B | 32 | 5 | 51800 | 88.95 | B | B | B |  | 1 | 1 |  | 1520 | 1564 | 5700 |  |  | 5700 | 67.37 | 10 | 84610 | 1603 |  | Y | 48 | 37 | [7 empty] | 이호남 | 2 |  |  | Y |  |  |  | 102.85 | 13-7 | 10.5 | 217.34 | A |  | 1597 | 3 | 0.22 | 1560 | 0.93 | 76 | 36 | 249 | 4:09 | 25 | 25 | 100 | 0 |  | 0 |  |  | N2 | 2020-01-07 00:35 | 2020-01-07 01:19 | 44 | 2020-01-07 00:34 | 45 |  |  |  |  | Y |  |  |  | Y | [5 empty] | 0 | 298.67 | [23 empty] | 80.9 | 0 | A | [9 empty] | 74 | 0 | 787 | 29 | 0 | 0 | 0 | 1016 | 0 | 747 | 0 | 0 | 0 | 88
2020-01-06 | C53804 | 3 | 중탄소 | AE1038M | 연주종료 | Al 탈산 | T | 18 | 55 | 49850 | 84.77 | B | B | B |  | 1 |  | 1 | 1535 | 1540 | 5800 |  |  | 5800 | 99.42 | 21 | 58338 | 1625 |  | Y | 46 | 32 | [7 empty] | 박재승 | 3 |  |  |  |  | Y |  | 98.15 | 12-1 | 177.21 | 0 | A |  | 1614 | 2 | 0.46 | 1572 | 1.68 | 74 | 36 | 338 | 5:38 | 10 | 11 | 0 | 0 |  | 0 | 10 |  | AR | 2020-01-07 00:42 |  | 15 | 2020-01-07 00:28 | 29 |  |  |  |  | Y | [5 empty] | Y |  |  |  | 6.29 | 0 | [23 empty] | 0.3 | 0 | A |  |  | 7.938 | 32.888 | 47.355 | 0.365 | 5.965 | 1.439 | 1459.39 | 0 | 0 | 161 | 0 | 0 | 0 | 0 | 545 | 0 | 299 | 48 | 0 | 0 | 0 |  |  | 5
2020-01-06 | B56235 | 2 | 저탄소 | 17NICRMOS6HM |  | Si 탈산 | B | 36 | 51 | 50700 | 107.33 | B | B |  | B | 1 |  | 1 | 1555 | 1576 | 8100 |  |  | 8100 | 85.08 | 17 | 95200 | 1677 |  | Y | 50 | 41 | [7 empty] | 최남길 | 2 |  |  |  |  | Y |  | 105.1 | 12-9 | 0.27 | 94.8 | A |  | 1631 | 1 | 0.09 | 1569 | 1.17 | 60 | 25 | 216 | 3:36 | 18 | 19 | 0 | 0 |  | 0 | 0 |  | N2 | 2020-01-07 01:32 | 2020-01-07 01:42 | 10 | 2020-01-07 01:22 | 20 |  |  |  |  | Y |  | Y | Y | [5 empty] | 4 | 0 | 23.08 | [23 empty] | 0.12 | 0.12 | A | [9 empty] | 787 | 794 | 50 | 415 | 0 | 0 | 0 | 913 | 0 | 0 | 0 | 0 | 0 | 0 |  |  | 5
2020-01-06 | C53805 | 3 | 중탄소 | AE1038M | 연주종료 | Al 탈산 | T | 1 | 82 | 47850 | 79.22 | B | B | B |  | 1 |  | 1 | 1535 | 1565 | 5100 |  |  | 5100 | 51 | 36 | 100008 | 1619 |  | Y | 42 | 31 |  |  | C53802 | 05 |  |  |  | 박재승 | 3 |  | Y |  |  | Y |  | 96.05 | 11-4 | 170.1 | 0 | A |  | 1607 | 2 | 0.45 | 1561 | 1.53 | 63 | 31 | 389 | 6:29 | 10 | 11 | 0 | 0 |  | 0 | 10 |  | AR | 2020-01-07 01:40 |  | 21 | 2020-01-07 01:32 | 29 |  |  |  |  | Y | [5 empty] | Y |  |  |  | 6.77 | 0 | [23 empty] | 0.3 | 0 | A |  |  | 9.042 | 31.959 | 46.563 | 0.644 | 5.149 | 1.456 | 1475.68 | 0 | 0 | 27 | 0 | 0 | 0 | 0 | 655 | 0 | 301 | 80 | 0 | 0 | 6 |  |  | 5
2020-01-06 | A56282 | 1 | 고탄소 | AE1055LS |  | Al 탈산 | B | 21 | 50 | 47300 | 98.73 | B | B | B |  | 1 | 1 |  | 1520 | 1513 | 6600 |  |  | 6600 | 65 | 12 | 101532 | 1593 |  | Y | 51 | 43 | [7 empty] | 이호남 | 2 |  |  | Y |  |  |  | 102.65 | 12-7 | 19.3 | 354.44 | A |  | 1599 | 3 | 0.22 | 1549 | 1.09 | 65 | 34 | 287 | 4:47 | 25 | 25 | 101 | 0 |  | 0 |  |  | N2 | 2020-01-07 02:01 | 2020-01-07 02:19 | 18 | 2020-01-07 01:59 | 20 |  |  |  |  | Y |  |  |  | Y | [5 empty] | 0 | 338.54 | [23 empty] | 85.28 | 0 | A | [9 empty] | 0 | 0 | 749 | 31 | 0 | 0 | 0 | 696 | 0 | 516 | 0 | 0 | 0 | 43
2020-01-06 | B56236 | 2 | 저탄소 | 17NICRMOS6HM |  | Si 탈산 | B | 30 | 61 | 50250 | 98.65 | B | B |  | B | 1 |  | 1 | 1555 | 1565 | 8300 |  |  | 8300 | 92.63 | 16 | 89600 | 1635 |  | Y | 48 | 43 | [7 empty] | 최남길 | 2 |  |  |  |  | Y |  | 96.55 | 11-9 | 0 | 301.31 | A |  | 1645 | 1 | 0.12 | 1581 | 1.7 | 72 | 25 | 209 | 3:29 | 18 | 19 | 0 | 0 |  | 0 | 0 |  | N2 | 2020-01-07 02:39 | 2020-01-07 02:46 | 7 | 2020-01-07 02:24 | 21 |  |  |  |  | Y |  | Y | Y | [5 empty] | 5.1 | 0 | 21.96 | [23 empty] | 0.51 | 0.51 | A | [9 empty] | 359 | 993 | 61 | 413 | 0 | 0 | 0 | 807 | 0 | 0 | 0 | 0 | 0 | 0 |  |  | 5
2020-01-06 | A56283 | 1 | 고탄소 | AE1055LS |  | Al 탈산 | B | 33 | 24 | 50300 | 80.37 | B | B | B |  | 1 | 1 |  | 1520 | 1549 | 5000 |  |  | 5000 | 49.25 | 12 | 101532 | 1592 |  | Y | 41 | 33 | [7 empty] | 이호남 | 2 |  |  | Y |  |  |  | 103.2 | 13-3 | 0 | 287.73 | A |  | 1595 | 3 | 0.21 | 1554 | 1.08 | 70 | 35 | 267 | 4:27 | 25 | 25 | 102 | 0 |  | 0 |  |  | N2 | 2020-01-07 02:46 | 2020-01-07 03:19 | 33 | 2020-01-07 02:44 | 35 |  |  |  |  | Y |  |  |  | Y | [5 empty] | 0 | 279.51 | [23 empty] | 89.33 | 0 | A | [9 empty] | 40 | 0 | 817 | 21 | 0 | 0 | 0 | 663 | 0 | 451 | 0 | 0 | 0 | 19
2020-01-06 | C53806 | 3 | 중탄소 | AE1038M | 연주종료 | Al 탈산 | T | 38 | 72 | 50250 | 86.95 | B | B | B |  | 1 |  | 1 | 1535 | 1549 | 5600 |  |  | 5600 | 61.09 | 33 | 91674 | 1615 |  | Y | 43 | 34 |  |  | C53803 | 05 |  |  |  | 박재승 | 3 |  | Y |  |  | Y |  | 93.25 | 11-3 | 242.76 | 0 | A |  | 1603 | 2 | 0.45 | 1567 | 1.06 | 69 | 36 | 368 | 6:08 | 10 | 10 | 0 | 0 |  | 0 | 10 |  | AR | 2020-01-07 02:53 |  | 13 | 2020-01-07 02:42 | 24 |  |  |  |  | Y | [5 empty] | Y |  |  |  | 6.95 | 0 | [23 empty] | 0.3 | 0 | A | [9 empty] | 0 | 0 | 282 | 0 | 0 | 0 | 0 | 598 | 0 | 299 | 87 | 0 | 0 | 0 |  |  | 5
2020-01-06 | B56237 | 2 | 저탄소 | 17NICRMOS6HM |  | Si 탈산 | B | 37 | 60 | 49850 | 97 | B | B |  | B | 1 |  | 1 | 1555 | 1537 | 9200 |  |  | 9200 | 97.63 | 12 | 94236 | 1667 |  | Y | 47 | 42 | [7 empty] | 최남길 | 2 |  |  |  |  | Y |  |  |  | 0 | 211.14 | A |  | 1649 | 1 | 0.14 | 1578 | 1.62 | 69 | 22 | 195 | 3:15 | 18 | 19 | 0 | 0 |  | 0 | 0 |  | N2 | 2020-01-07 03:38 | 2020-01-07 03:55 | 17 | 2020-01-07 03:25 | 30 |  |  |  |  | Y |  | Y | Y | [5 empty] | 5 | 0 | 20.16 | [23 empty] | 0.08 | 0.08 | B | [9 empty] | 415 | 965 | 61 | 254 | 0 | 0 | 0 | 810 | 0 | 0 | 0 | 0 | 0 | 6 |  |  | 5
2020-01-06 | C53807 | 3 | 중탄소 | AE1038M | 연주종료 | Al 탈산 | T | 11 | 85 | 46400 | 85.82 | B | B | B |  | 1 |  | 1 | 1535 | 1521 | 7000 |  |  | 7000 | 76.36 | 33 | 91674 | 1627 |  | Y | 53 | 38 |  |  | C53804 | 05 |  |  |  | 박재승 | 3 |  | Y |  |  | Y |  | 96.35 | 11-4 | 187.67 | 0 | A |  | 1613 | 2 | 0.44 | 1568 | 1.96 | 70 | 34 | 352 | 5:52 | 10 | 12 | 0 | 0 |  | 0 | 10 |  | AR | 2020-01-07 03:57 |  | 16 | 2020-01-07 03:47 | 26 |  |  |  |  | Y | [5 empty] | Y |  |  |  | 6.55 | 0 | [23 empty] | 0.3 | 0 | A | [9 empty] | 0 | 0 | 143 | 0 | 0 | 0 | 0 | 555 | 0 | 300 | 49 | 0 | 0 | 6 |  |  | 5
2020-01-06 | A56284 | 1 | 고탄소 | AE1055LS | TUNDISH교체전 | Al 탈산 | B | 35 | 26 | 53100 | 91.82 | B | B | B |  | 1 | 1 |  | 1520 | 1524 | 4900 |  |  | 4900 | 65.64 | 10 | 74651 | 1585 |  | Y | 41 | 31 | [7 empty] | 이호남 | 2 |  | Y |  |  |  |  | 93.95 | 12-3 | 0 | 65.65 | A |  | 1585 | 3 | 0.22 | 1543 | 0.84 | 59 | 31 | 307 | 5:07 | 25 | 25 | 103 | 0 |  | 0 |  |  | N2 | 2020-01-07 04:08 | 2020-01-07 04:19 | 11 | 2020-01-07 04:07 | 13 |  |  |  |  | Y |  |  |  | Y | [5 empty] | 0 | 368.59 | [23 empty] | 90.79 | 0 | B | [9 empty] | 62 | 0 | 766 | 21 | 0 | 0 | 0 | 678 | 0 | 407 | 0 | 0 | 0 | 32
2020-01-06 | B56238 | 2 | 저탄소 | 17NICRMOS6HM |  | Si 탈산 | B | 36 | 52 | 51700 | 105.68 | B | B |  | B | 1 |  | 1 | 1555 | 1534 | 9400 |  |  | 9400 | 99.75 | 12 | 94236 | 1637 |  | Y | 59 | 43 | 알곤 안 나와서 래들교체6==>36 작업지연 연주 쫒겨서 처음부터 끝까지9탭사용 | [6 empty] | 최남길 | 2 |  |  |  |  | Y |  | 95.3 | 11-9 | 0 | 311.54 | A |  | 1639 | 1 | 0.1 | 1575 | 1.51 | 66 | 26 | 201 | 3:21 | 18 | 19 | 0 | 0 |  | 0 | 0 |  | N2 | 2020-01-07 04:53 | 2020-01-07 05:09 | 16 | 2020-01-07 04:44 | 26 |  |  |  |  | Y |  | Y | Y | [5 empty] | 4.5 | 0 | 14.74 | [23 empty] | 0.1 | 0.1 | B | [9 empty] | 396 | 936 | 0 | 381 | 0 | 0 | 0 | 929 | 0 | 0 | 0 | 0 | 0 | 0 |  |  | 5
2020-01-06 | A56285 | 1 | 중탄소 | AE4140MR | TUNDISH교체 | Si 탈산 | B | 32 | 6 | 51500 | 82.07 | B | B | B |  | 1 | 1 |  | 1530 | 1537 | 6600 |  |  | 6600 | 78 | 10 | 84610 | 1622 |  | Y | 44 | 38 | [7 empty] | 이호남 | 2 |  | Y |  |  |  |  | 102.75 | 13-7 | 0 | 280.84 | A |  | 1623 | 3 | 0.24 | 1585 | 1.03 | 90 | 30 | 288 | 4:48 | 16 | 20 | 104 | 0 |  | 0 |  |  | N2 | 2020-01-07 05:08 | 2020-01-07 05:34 | 27 | 2020-01-07 05:05 | 30 |  |  |  |  | Y |  |  |  | Y | [5 empty] | 0 | 280.57 | [19 empty] | 2.72 | 2.3 |  |  | 3.27 | 0.72 | A | [9 empty] | 1616 | 0 | 130 | 29 | 0 | 0 | 0 | 297 | 0 | 296 | 0 | 0 | 0 | 9 |  |  |  |  | 1
2020-01-06 | C53808 | 3 | 중탄소 | AE1038M | 연주종료 | Al 탈산 | T | 18 | 56 |  | 87 | B | B | B |  | 1 |  | 1 | 1535 | 1519 | 7000 |  |  | 7000 | 77.05 | 33 | 90849 | 1621 |  | Y | 56 | 38 | [7 empty] | 박재승 | 3 |  |  |  |  | Y |  | 137.75 |  | 181.94 | 0 | A |  | 1612 | 2 | 0.44 | 1567 | 1.96 | 69 | 33 | 349 | 5:49 | 10 | 10 | 0 | 0 |  | 0 | 10 |  | AR | 2020-01-07 05:10 |  | 14 | 2020-01-07 05:01 | 23 |  |  |  |  | Y | [5 empty] | Y |  |  |  | 6.5 | 0 | [23 empty] | 0.3 | 0 | A | [9 empty] | 0 | 0 | 334 | 0 | 0 | 0 | 0 | 546 | 0 | 300 | 66 | 0 | 0 | 22 |  |  | 5
2020-01-06 | B56239 | 2 | 저탄소 | 17NICRMOS6HM |  | Si 탈산 | B | 6 | 38 | 52000 | 110.33 | B | B |  | C | 1 |  | 1 | 1555 | 1545 | 8700 |  |  | 8700 | 85.22 | 13 | 102089 | 1625 |  | Y | 52 | 45 | [7 empty] | 최남길 | 2 |  |  |  |  | Y |  | 103.4 | 12-10 | 0 | 284.12 | A |  | 1637 | 1 | 0.08 | 1569 | 1.61 | 60 | 22 | 213 | 3:33 | 18 | 18 | 0 | 0 |  | 0 | 0 |  | N2 | 2020-01-07 06:12 | 2020-01-07 06:25 | 13 | 2020-01-07 05:48 | 37 |  |  |  |  | N | 공정바빠 | Y | Y | [5 empty] | 4 | 0.51 | 18.16 | [23 empty] | 0.23 | 0.23 | A | [9 empty] | 587 | 944 | 70 | 501 | 0 | 0 | 0 | 1084 | 0 | 0 | 0 | 0 | 0 | 0 |  |  | 5
2020-01-06 | A56286 | 1 | 중탄소 | AE4140MR |  | Si 탈산 | B | 21 | 51 | 48300 | 78.58 | B | B | C |  | 1 | 1 |  | 1530 | 1516 | 6700 |  |  | 6700 | 65.99 | 12 | 101532 | 1606 |  | Y | 41 | 38 | [7 empty] | 이호남 | 2 |  | Y |  |  |  |  | 106.7 | 13-1 | 0 | 247.36 | A |  | 1594 | 3 | 0.22 | 1568 | 0.74 | 73 | 32 | 268 | 4:28 | 16 | 21 | 105 | 0 |  | 0 |  |  | N2 | 2020-01-07 06:03 | 2020-01-07 06:36 | 32 | 2020-01-07 06:01 | 35 |  |  |  |  | Y |  |  |  | Y | [5 empty] | 0 | 244.85 | [23 empty] | 0.07 | 0 | A | [9 empty] | 1596 | 0 | 157 | 0 | 0 | 0 | 0 | 299 | 0 | 296 | 0 | 0 | 0 | 21
2020-01-06 | C53809 | 3 | 중탄소 | AE1038M | 연주종료 | Al 탈산 | T | 1 | 83 | 47850 | 85.82 | B | B | C |  | 1 |  | 1 | 1535 | 1549 | 6000 |  |  | 6000 | 60.54 | 36 | 99108 | 1611 |  | Y | 42 | 37 | [7 empty] | 박재승 | 4 |  |  |  |  | Y |  | 101.3 | 11-9 | 137.47 | 0 | A |  | 1607 | 2 | 0.43 | 1567 | 1.18 | 69 | 33 | 339 | 5:39 | 10 | 10 | 0 | 0 |  | 0 | 11 |  | AR | 2020-01-07 06:18 |  | 16 | 2020-01-07 06:07 | 26 |  |  |  |  | Y | [5 empty] | Y |  |  |  | 8.16 | 0 | [23 empty] | 0 | 0 | A | [9 empty] | 0 | 0 | 227 | 0 | 0 | 0 | 0 | 548 | 0 | 301 | 48 | 0 | 0 | 15 |  |  | 5
2020-01-06 | B56240 | 2 | 저탄소 | 17NICRMOS6HM | TUNDISH교체전 | Si 탈산 | B | 30 | 62 | 51100 | 125.13 | B | C |  | C | 1 |  | 1 | 1555 | 1547 | 9600 |  |  | 9600 | 96.57 | 13 | 99405 | 1637 |  | Y | 72 | 48 | [7 empty] | 최남길 | 2 | [6 empty] | 104.1 | 12-6 | 67.04 | 242.42 | A |  | 1636 | 1 | 0.09 | 1571 | 1.58 | 62 | 25 | 243 | 4:03 | 18 | 18 | 0 | 0 |  | 0 | 0 |  | N2 | 2020-01-07 07:35 | 2020-01-07 07:44 | 9 | 2020-01-07 07:18 | 26 |  |  |  |  | Y |  | Y | Y | [6 empty] | 1.4 | 19.69 | [23 empty] | 0.27 | 0.27 | A | [9 empty] | 249 | 1153 | 91 | 547 | 0 | 0 | 0 | 1479 | 0 | 0 | 0 | 0 | 0 | 20 |  |  | 5
2020-01-06 | A56287 | 1 | 중탄소 | AE4140MR |  | Si 탈산 | B | 33 | 25 | 50400 | 78.53 | B | C | C |  | 1 | 1 |  | 1530 | 1520 | 5800 |  |  | 5800 | 85.69 | 8 | 67688 | 1604 |  | Y | 46 | 32 | [7 empty] | 이호남 | 2 |  | Y |  |  |  |  | 92.2 | 12-1 | 0 | 107.29 | A |  | 1604 | 3 | 0.25 | 1574 | 0.97 | 79 | 37 | 347 | 5:47 | 16 | 16 | 106 | 0 |  | 0 |  |  | N2 | 2020-01-07 07:03 | 2020-01-07 07:39 | 36 | 2020-01-07 07:01 | 38 |  |  |  |  | Y |  |  |  | Y | [5 empty] | 0 | 218.26 | [23 empty] | 0.07 | 0 | B | [9 empty] | 1320 | 0 | 192 | 0 | 0 | 0 | 0 | 314 | 0 | 298 | 0 | 0 | 0 | 0
2020-01-06 | C53810 | 3 | 중탄소 | AE1038M | 연주종료 | Al 탈산 | T | 38 | 73 | 50500 | 84.47 | B | C | C |  | 1 |  | 1 | 1535 | 1549 | 5500 |  |  | 5500 | 55.5 | 36 | 99108 | 1638 |  | Y | 43 | 35 | [15 empty] | 94.5 | 11-4 | 152.47 | 0 | A |  | 1598 | 2 | 0.42 | 1561 | 1.09 | 63 | 29 | 334 | 5:34 | 10 | 10 | 0 | 0 |  | 0 | 8 |  | AR | 2020-01-07 07:19 |  | 25 | 2020-01-07 07:11 | 33 |  |  |  |  | Y | [5 empty] | Y |  |  |  | 7.89 | 0 | [23 empty] | 0 | 0 | A | [9 empty] | 34 | 0 | 689 | 0 | 0 | 0 | 0 | 403 | 0 | 300 | 0 | 0 | 0 | 58 |  |  | 5
2020-01-07 | A56288 | 1 | 중탄소 | AE4140MR |  | Si 탈산 | B | 35 | 27 | 52600 | 88.15 | C | C | C |  | 1 | 1 |  | 1530 | 1556 | 5800 |  |  | 5800 | 57.12 | 12 | 101532 | 1600 |  | Y | 44 | 33 | [7 empty] | 박안희 | 2 |  |  | Y |  |  |  | 107.95 | 13-8 | 0 | 228.44 | A |  | 1600 | 3 | 0.23 | 1563 | 0.86 | 68 | 30 | 270 | 4:30 | 16 | 17 | 107 | 0 |  | 0 |  |  | N2 | 2020-01-07 08:08 | 2020-01-07 08:34 | 26 | 2020-01-07 08:06 | 28 |  |  |  |  | Y |  |  |  | Y | [5 empty] | 0 | 302.04 | [23 empty] | 0.07 | 0 | A | [9 empty] | 1458 | 165 | 0 | 32 | 0 | 0 | 0 | 296 | 0 | 296 | 0 | 0 | 0 | 18
2020-01-07 | B56241 | 2 | 중탄소 | SFMN438VM2 | TUNDISH교체 | Si 탈산 | B | 37 | 61 | 50700 | 125.73 | C | C |  | C | 1 |  | 1 | 1540 | 1534 | 10500 |  |  | 10500 | 97.18 | 13 | 108043 | 1654 | 706 | Y | 65 | 54 | [7 empty] | 고승만 | 2 |  |  |  |  | Y |  | 102.1 | 12-4 | 0.35 | 236.28 | A |  | 1579 | 1 | 0.09 | 1571 | -0.33 | 80 | 29 | 24 | 0:24 | 18 | 18 | 0 | 0 |  | 0 | 0 |  | N2 | 2020-01-07 09:00 | 2020-01-07 09:26 | 26 | 2020-01-07 08:39 | 47 |  |  |  |  | Y |  | Y | Y | [5 empty] | 4 | 0 | 16.1 | [19 empty] | 2.52 | 1.49 |  |  | 0.41 | 0.41 | B | [9 empty] | 11 | 0 | 71 | 40 | 0 | 0 | 0 | 905 | 0 | 355 | 0 | 0 | 0 | 20 |  |  | 9 |  | 1
2020-01-07 | C53811 | 3 | 중탄소 | AE1038M | 연주종료 | Al 탈산 | T | 11 | 86 | 46450 | 83.13 | C | C | C |  | 1 |  | 1 | 1535 | 1583 | 6000 |  |  | 6000 | 63.16 | 36 | 95004 | 1614 |  | Y | 43 | 37 | [8 empty] | 2 |  |  |  |  | Y |  | 98.45 | 11-6 | 267.15 | 0 | A |  | 1607 | 2 | 0.43 | 1571 | 1.09 | 73 | 35 | 377 | 6:17 | 10 | 10 | 0 | 0 |  | 0 | 8 |  | AR | 2020-01-07 08:19 |  | 29 | 2020-01-07 08:11 | 37 |  |  |  |  | Y | [5 empty] | Y |  |  |  | 7.82 | 0 | [23 empty] | 0 | 0 | A | [9 empty] | 16 | 0 | 445 | 0 | 0 | 0 | 0 | 398 | 0 | 200 | 0 | 0 | 0 | 23 |  |  | 5
2020-01-07 | C53812 | 3 | 중탄소 | AE1038M | TUNDISH교체전 | Al 탈산 | T | 18 | 57 | 49250 | 78.83 | C | C | C |  | 1 |  | 1 | 1535 | 1568 | 6100 |  |  | 6100 | 60.83 | 38 | 100282 | 1619 |  | Y | 41 | 34 | [8 empty] | 2 |  |  |  |  | Y |  | 100.05 | 12-3 | 256.69 | 0 | A |  | 1606 | 2 | 0.44 | 1565 | 1.46 | 67 | 32 | 334 | 5:34 | 10 | 10 | 0 | 0 |  | 0 | 9 |  | AR | 2020-01-07 09:14 |  | 37 | 2020-01-07 09:05 | 47 |  |  |  |  | Y | [5 empty] | Y |  |  |  | 8.47 | 0 | [23 empty] | 0 | 0 | A | [9 empty] | 16 | 0 | 366 | 0 | 0 | 0 | 0 | 402 | 0 | 200 | 0 | 0 | 0 | 47 |  |  | 5
2020-01-07 | A56289 | 1 | 중탄소 | AE4140MR |  | Si 탈산 | B | 32 | 7 | 51500 | 76.45 | C | C | C |  | 1 | 1 |  | 1530 | 1521 | 6700 |  |  | 6700 | 65.99 | 12 | 101532 | 1601 |  | Y | 41 | 37 | [7 empty] | 박안희 | 2 |  | Y |  |  |  |  | 106.9 | 14-1 | 0 | 266.48 | A |  | 1601 | 3 | 0.25 | 1567 | 0.97 | 72 | 33 | 278 | 4:38 | 16 | 16 | 108 | 0 |  | 0 |  |  | N2 | 2020-01-07 09:16 | 2020-01-07 09:38 | 22 | 2020-01-07 09:15 | 23 |  |  |  |  | Y |  |  |  | Y | [5 empty] | 0 | 304.81 | [23 empty] | 5.43 | 0 | A | [9 empty] | 1562 | 81 | 108 | 37 | 0 | 0 | 0 | 300 | 0 | 297 | 0 | 0 | 0 | 14
2020-01-07 | B56242 | 2 | 중탄소 | SFMN438VM2 |  | Si 탈산 | B | 36 | 53 | 51850 | 108.08 | C | C |  | C | 1 |  | 1 | 1540 | 1574 | 6800 |  |  | 6800 | 79.21 | 10 | 85850 | 1654 |  | Y | 46 | 37 | [7 empty] | 고승만 | 2 |  |  |  |  | Y |  | 94.95 | 11-8 | 0.23 | 346.84 | A |  | 1634 | 1 | 0.12 | 1560 | 1.38 | 69 | 26 | 275 | 4:35 | 18 | 18 | 0 | 0 |  | 0 | 0 |  | N2 | 2020-01-07 10:00 | 2020-01-07 10:34 | 34 | 2020-01-07 09:37 | 57 |  |  |  |  | Y |  | Y | Y | [5 empty] | 5 | 0 | 13.99 | [20 empty] | 1.16 |  |  | 0.52 | 0.52 | A | [9 empty] | 0 | 0 | 309 | 0 | 0 | 0 | 0 | 498 | 0 | 156 | 0 | 0 | 0 | 40 |  |  | 5
2020-01-07 | C53813 | 3 | 중탄소 | SCM440I |  | Al 탈산 | I | 1 | 84 | 47850 | 110.93 | C | C | C |  | 1 |  | 1 | 1560 | 1518 | 9500 |  |  | 9500 | 105.91 | 13 | 89700 | 1651 |  | INGOT | 56 | 54 | [13 empty] | Y |  |  |  | 315.13 | 0.13 | A |  | 1635 | 2 | 0.42 | 1577 | 1.23 | 82 |  | 435 | 7:15 | 20 | 20 | 0 | 0 |  | 0 | 7 |  | AR | 2020-01-07 10:51 |  | 12 | 2020-01-07 10:44 | [5 empty] | Y | [5 empty] | N |  |  |  | 5.87 | 0 | [18 empty] | 0.9 |  |  |  |  | 0 | 0 | A | [9 empty] | 1354 | 6 | 0 | 16 | 0 | 0 | 0 | 564 | 0 | 270 | 0 | 0 | 0 | 0
2020-01-07 | A56290 | 1 | 중탄소 | AE4140MR |  | Si 탈산 | B | 21 | 52 | 47800 | 70.3 | C | C | C |  | 1 | 1 |  | 1530 | 1534 | 6400 |  |  | 6400 | 63.03 | 12 | 101532 | 1601 |  | Y | 41 | 35 | [7 empty] | 박안희 | 2 |  | Y |  |  |  |  | 100.55 | 12-4 | 0 | 174.73 | A |  | 1601 | 3 | 0.24 | 1584 | 0.59 | 89 | 44 | 283 | 4:43 | 16 | 17 | 109 | 0 |  | 0 |  |  | N2 | 2020-01-07 10:13 | 2020-01-07 10:42 | 29 | 2020-01-07 10:12 | 30 | [8 empty] | Y | [5 empty] | 0 | 254.4 | [23 empty] | 20.42 | 0 | A | [9 empty] | 1267 | 202 | 188 | 19 | 0 | 0 | 0 | 298 | 0 | 296 | 0 | 0 | 0 | 7
2020-01-07 | B56243 | 2 | 중탄소 | SFMN438VM2 |  | Si 탈산 | B | 6 | 39 | 52000 | 104.57 | C | C |  | C | 1 |  | 1 | 1540 | 1534 | 7100 |  |  | 7100 | 84.1 | 11 | 84425 | 1645 |  | Y | 44 | 36 | [7 empty] | 고승만 | 2 |  |  |  |  | Y |  | 97.2 | 12-3 | 0.29 | 100.48 | A |  | 1631 | 1 | 0.08 | 1560 | 1.72 | 69 | 22 | 275 | 4:35 | 18 | 18 | 0 | 0 |  | 0 | 0 |  | N2 | 2020-01-07 11:12 | 2020-01-07 11:37 | 25 | 2020-01-07 10:46 | 50 |  |  |  |  | Y |  | Y | Y | [5 empty] | 5 | 0 | 12.56 | [20 empty] | 1.28 |  |  | 0.48 | 0.48 | A | [9 empty] | 0 | 0 | 22 | 0 | 0 | 0 | 0 | 502 | 0 | 155 | 0 | 0 | 0 | 20 |  |  | 5
2020-01-07 | A56291 | 1 | 중탄소 | AE4140MR | 연주종료 | Si 탈산 | B | 33 | 26 | 50500 | 75.68 | C | C | C |  | 1 | 1 |  | 1530 | 1548 | 6100 |  |  | 6100 | 60.53 | 12 | 100770 | 1604 |  | Y | 42 | 34 | [7 empty] | 박안희 | 2 |  | Y |  |  |  |  | 107.9 | 13-8 | 0 | 179.1 | A |  | 1604 | 3 | 0.23 | 1561 | 1.26 | 66 | 36 | 272 | 4:32 | 16 | 17 | 110 | 0 |  | 0 |  |  | N2 | 2020-01-07 11:26 | 2020-01-07 11:38 | 13 | 2020-01-07 11:25 | 14 |  |  |  |  | Y |  |  |  | Y | [5 empty] | 0 | 238.75 | [23 empty] | 34.59 | 0 | A | [9 empty] | 1665 | 93 | 0 | 36 | 0 | 0 | 0 | 599 | 0 | 518 | 0 | 0 | 0 | 35
2020-01-07 | C53814 | 3 | 중탄소 | SFMN438VM2 |  | Si 탈산 | B | 38 | 74 | 50300 | 105.8 | C | C | C |  | 1 |  | 1 | 1535 | 1514 | 8700 |  |  | 8700 | 94.46 | 12 | 92100 | 1625 | 360 | Y | 59 | 48 | [8 empty] | 2 |  |  |  |  | Y |  | 97.35 | 11-7 | 0 | 437.04 | A |  | 1614 | 2 | 0.41 | 1564 | 1.43 | 73 | 25 | 428 | 7:08 | 18 | 18 | 0 | 0 |  | 0 | 12 |  | N2 | 2020-01-07 12:23 | 2020-01-07 12:44 | 20 | 2020-01-07 12:11 | 32 |  |  |  |  | Y | [5 empty] | N |  |  |  | 1.03 | 1.64 | [20 empty] | 0.86 |  |  | 0 | 0.01 | A | [9 empty] | 25 | 0 | 1806 | 0 | 0 | 0 | 0 | 401 | 0 | 200 | 0 | 0 | 0 | 10 |  |  | 5
2020-01-07 | B56244 | 2 | 중탄소 | AE4140MR | 연주시작 | Si 탈산 | B | 33 | 27 | 50550 | 107.27 | C | A |  | A | 3 |  | 2 | 1540 | 1602 | 4200 | 9200 | 9200 | 22600 | 273.04 | 10 | 82772 | 1653 |  | Y | 44 | 27 | 연주종료 래들교체 후 C% 오버우려 예상으로 C53817 10톤 합탕 | Y | A56289 | 06 |  |  |  | 고승만 | 2 |  |  | Y |  | Y |  | 109.55 | 13-9 | 0 | 247.66 | A |  | 1669 | 1 | 0.06 | 1585 | 0 | 90 | 35 | 388 | 6:28 | 16 | 20 | 0 | 0 |  | 0 | 0 |  | N2 | 2020-01-07 17:40 | 2020-01-07 17:57 | 17 | 2020-01-07 17:18 | 39 |  |  |  |  | Y | [8 empty] | 5 | 0 | 16.17 | [19 empty] | 2.19 |  |  |  | 0.56 | 0.56 | A | [9 empty] | 1578 | 115 | 243 | 0 | 0 | 0 | 0 | 1086 | 0 | 363 | 0 | 0 | 0 | 15 |  |  | 5 |  | 1
2020-01-07 | A56292 | 1 | 중탄소 | BP-SM45CRBK | 연주시작 | Al 탈산 | T | 35 | 28 | 52200 | 83.33 | C | C | C |  | 1 | 1 |  | 1530 | 1549 | 6100 |  |  | 6100 | 74.02 | 30 | 82410 | 1625 |  | Y | 45 | 38 | [7 empty] | 박안희 | 2 |  |  |  |  | Y |  | 95.5 | 12-4 | 234.16 | 1.11 | A |  | 1625 | 3 | 0.24 | 1582 | 1.19 | 90 | 41 | 288 | 4:48 | 13 | 20 | 111 | 0 |  | 0 |  |  | N2 | 2020-01-07 12:37 |  | 31 | 2020-01-07 12:34 | 33 |  |  |  |  | Y |  |  |  | Y | [5 empty] | 128.48 | 85.12 | [23 empty] | 4.88 | 0 | A | [9 empty] | 0 | 0 | 222 | 21 | 0 | 0 | 0 | 881 | 0 | 549 | 0 | 0 | 0 | 31 |  |  |  |  | 1
2020-01-07 | C53815 | 3 | 중탄소 | SFMN438VM2 |  | Si 탈산 | B | 11 | 87 | 46350 | 113.35 | C | C | C |  | 1 |  | 1 | 1535 | 1513 | 8300 |  |  | 8300 | 77.25 | 14 | 107450 | 1631 |  | Y | 51 | 45 | [8 empty] | 2 |  |  |  |  | Y |  | 93.9 | 11-2 | 0 | 334.68 | A |  | 1612 | 2 | 0.41 | 1550 | 1.22 | 59 | 22 | 448 | 7:28 | 18 | 18 | 0 | 0 |  | 0 | 12 |  | N2 | 2020-01-07 13:48 | 2020-01-07 14:05 | 18 | 2020-01-07 13:35 | 30 |  |  |  |  | Y | [5 empty] | N |  |  | 5.4 | 0.96 | 2.02 | [20 empty] | 0.88 |  |  | 0.48 | 0.11 | A | [9 empty] | 31 | 0 | 1619 | 0 | 0 | 0 | 0 | 398 | 0 | 199 | 0 | 0 | 0 | 36 |  |  | 5
2020-01-07 | B56245 | 2 | 중탄소 | AE4140MR |  | Si 탈산 | B | 32 | 9 | 51000 | 118.92 | C | A |  | A | 2 |  | 1 | 1540 | 1505 | 7500 | 8900 |  | 16400 | 161.53 | 12 | 101532 | 1619 |  | Y | 54 | 38 |  | Y | A56290 | 05 |  |  |  | 고승만 | 2 |  |  | Y |  | Y |  | 102.9 | 13-6 | 0 | 410.16 | A |  | 1638 | 1 | 0.14 | 1559 | 1.45 | 64 | 23 | 244 | 4:04 | 16 | 17 | 0 | 0 |  | 0 | 0 |  | N2 | 2020-01-07 18:36 | 2020-01-07 19:06 | 30 | 2020-01-07 18:09 | 57 |  |  |  |  | Y | [8 empty] | 4.5 | 0 | 11.51 | [23 empty] | 0.03 | 0.03 | A | [9 empty] | 1554 | 0 | 280 | 0 | 0 | 0 | 0 | 701 | 0 | 154 | 0 | 0 | 0 | 36 |  |  | 7
2020-01-07 | A56293 | 1 | 중탄소 | BP-SM45CRBK | 연주종료 | Al 탈산 | T | 32 | 8 | 51700 | 76.42 | C | C | C |  | 1 | 1 |  | 1530 | 1553 | 4800 |  |  | 4800 | 48.54 | 36 | 98892 | 1601 |  | Y | 41 | 33 | [7 empty] | 박안희 | 2 |  |  |  |  | Y |  | 102.7 | 13-6 | 167.09 | 0 | A |  | 1601 | 3 | 0.24 | 1563 | 1.09 | 71 | 41 | 266 | 4:26 | 13 | 15 | 112 | 0 |  | 0 |  |  | N2 | 2020-01-07 13:35 |  | 34 | 2020-01-07 13:34 | 35 | [8 empty] | Y | [5 empty] | 103.48 | 112.34 | [23 empty] | 7.33 | 0 | A | [9 empty] | 48 | 0 | 273 | 22 | 0 | 0 | 0 | 297 | 0 | 297 | 0 | 0 | 0 | 48
2020-01-07 | B56246 | 2 | 중탄소 | SFMN438VM2 |  | Si 탈산 | B | 36 | 54 | 51200 | 133.3 | C | A |  | A | 1 |  | 1 | 1540 | 1534 | 10000 |  |  | 10000 | 97.07 | 12 | 103020 | 1667 |  | Y | 60 | 51 | [7 empty] | 고승만 | 2 |  |  |  |  | Y |  | 103 | 12-6 | 0 | 298.25 | A |  | 1650 | 1 | 0.09 | 1574 | 1.4 | 83 | 33 | 307 | 5:07 | 18 | 18 | 0 | 0 |  | 0 | 0 |  | N2 | 2020-01-07 15:28 | 2020-01-07 16:14 | 46 | 2020-01-07 14:56 | 77 |  |  |  |  | Y |  | Y | Y | [5 empty] | 4 | 0 | 24.07 | [20 empty] | 1.07 |  |  | 0.31 | 0.31 | A | [9 empty] | 20 | 0 | 497 | 0 | 0 | 0 | 0 | 1004 | 0 | 360 | 0 | 0 | 0 | 23 |  |  | 7
2020-01-07 | C53816 | 3 | 중탄소 | SFMN438VM2 |  | Si 탈산 | B | 18 | 58 | 49150 | 98.63 | C | A | A |  | 1 |  | 1 | 1535 | 1520 | 7900 |  |  | 7900 | 92.02 | 10 | 85850 | 1622 |  | Y | 55 | 41 | [8 empty] | 2 |  |  |  |  | Y |  | 102.2 | 12-5 | 0.07 | 169.71 | A |  | 1615 | 2 | 0.41 | 1551 | 2.06 | 60 | 21 | 479 | 7:59 | 18 | 18 | 0 | 0 |  | 0 |  |  | N2 | 2020-01-07 15:00 | 2020-01-07 15:20 | 20 | 2020-01-07 14:46 | 33 |  |  |  |  | Y | [5 empty] | N |  |  | 4.5 | 0 | 3.3 | [20 empty] | 1.04 |  |  | 0 | 0 | A | [9 empty] | 101 | 0 | 1473 | 0 | 0 | 0 | 0 | 404 | 0 | 201 | 0 | 0 | 0 | 22 |  |  | 7
2020-01-07 | A56294 | 1 | 중탄소 | BP-SM45CRBK | 연주종료 | Al 탈산 | T | 21 | 53 | 47800 | 64.75 | C | A | A |  | 1 | 1 |  | 1530 | 1555 | 4800 |  |  | 4800 | 49.92 | 35 | 96145 | 1608 |  | Y | 40 | 30 | [7 empty] | 박안희 | 2 |  |  |  |  | Y |  | 103.9 | 12-7 | 183.75 | 0.05 | A |  | 1608 | 3 | 0.2 | 1566 | 1.75 | 74 | 31 | 268 | 4:28 | 13 | 15 | 113 | 0 |  | 0 |  |  | N2 | 2020-01-07 14:38 |  | 36 | 2020-01-07 14:37 | 37 | [8 empty] | Y | [5 empty] | 83.95 | 31.9 | [23 empty] | 9.12 | 0 | A | [9 empty] | 49 | 0 | 256 | 20 | 0 | 0 | 0 | 546 | 0 | 393 | 0 | 0 | 0 | 33
2020-01-07 | C53817 | 3 | 중탄소 | BP-SM45CRBK | 연주종료 | Al 탈산 | T | 16 | 80 | 45000 | 116.38 | A | A | A |  | 1 |  | 1 | 1535 | 1543 | 7900 |  |  | 7900 | 92.77 | 31 | 85157 | 1610 |  | Y | 76 | 49 | B56244 15T 이월 |  | A56292 | 05 |  |  |  | 정종훈 | 2 |  |  | Y |  | Y |  | 92.8 | 11-2 | 251.84 | 0 | A |  | 1599 | 2 | 0.41 | 1544 | 1.83 | 52 | 28 | 377 | 6:17 | 13 | 13 | 0 | 0 |  | 0 |  |  | N2 | 2020-01-07 16:15 |  | 12 | 2020-01-07 16:04 | 23 |  |  |  |  | Y | [5 empty] | N |  |  | 5.5 | 2.63 | 0 | [23 empty] | 0 | 0 | A | [9 empty] | 139 | 0 | 221 | 0 | 0 | 0 | 0 | 1610 | 0 | 299 | 198 | 0 | 0 | 60
2020-01-07 | A56295 | 1 | 중탄소 | SFMN438VM2 |  | Si 탈산 | B | 6 | 40 | 51950 | 147.38 | A | A |  | A | 1 |  | 1 | 1530 | 1528 | 9300 |  |  | 9300 | 100.98 | 12 | 92100 | 1658 | 365 | Y | 71 | 56 | [7 empty] | 정용태 | 3 | [6 empty] | 85.8 | 11-1 | 0 | 461.11 | A |  | 1671 | 1 | 0.09 | 1581 | 0 | 90 | 39 | 296 | 4:56 | 18 | 19 | 0 | 0 |  | 0 | 0 |  | N2 | 2020-01-07 17:06 | 2020-01-07 17:25 | 19 | 2020-01-07 16:27 | 58 |  |  |  |  | Y |  | Y | Y | [5 empty] | 5.6 | 0 | 22.34 | [20 empty] | 1 |  |  | 0.21 | 0.21 | A | [9 empty] | 67 | 0 | 1469 | 0 | 0 | 0 | 0 | 1392 | 0 | 894 | 0 | 0 | 0 | 4 |  |  | 5
2020-01-07 | B56247 | 2 | 중탄소 | SFMN438VM2 |  | Si 탈산 | B | 35 | 29 |  | 133.28 | A | A | A |  | 1 |  | 1 | 1540 | 1545 | 9300 |  |  | 9300 | 90.27 | 12 | 103020 | 1635 | 352 | Y | 60 | 46 | [7 empty] | 임현진 | 2 |  |  |  |  | Y |  | 156.5 |  | 0 | 308.14 | A |  | 1613 | 2 | 0.41 | 1544 | 0 | 53 | 23 | 505 | 8:25 | 18 | 18 | 0 | 0 |  | 0 | 0 |  | N2 | 2020-01-07 18:17 | 2020-01-07 18:31 | 14 | 2020-01-07 17:55 | 36 |  |  |  |  | Y | [8 empty] | 4 | 0.02 | 4.94 | [20 empty] | 1.43 |  |  | 0.66 | 0.66 | A | [9 empty] | 90 | 0 | 562 | 0 | 0 | 0 | 0 | 1400 | 0 | 667 | 0 | 0 | 0 | 15 |  |  | 7
2020-01-07 | C53818 | 3 | 중탄소 | SM45CB | 연주종료 | Si 탈산 | T | 1 | 85 | 48150 | 73.7 | A | A | A |  | 1 |  | 1 | 1535 | 1559 | 6000 |  |  | 6000 | 62.41 | 35 | 96145 | 1621 |  | Y | 41 | 32 | 레들가열상태불량 |  | A56294 | 05 |  |  |  | 도주용 | 2 |  |  | Y |  | Y | 4 | 97.8 | 11-6 | 277.38 | 0 | A |  | 1606 | 2 | 0.45 | 1554 | 1.86 | 61 | 10 | 384 | 6:24 | 7 | 7 | 0 | 0 |  | 0 | 5 |  | N2 | 2020-01-07 17:17 |  | 12 | 2020-01-07 17:12 | 17 |  |  |  |  | Y | [5 empty] | N |  |  | 5 | 14.78 | 0 | [23 empty] | 0.77 | 0 | A |  |  | 21.26 | 13.187 | 53.911 | 0.442 | 2.535 | 4.088 | 1879.84 | 0 | 0 | 30 | 0 | 0 | 0 | 0 | 1100 | 0 | 0 | 0 | 0 | 0 | 30 |  |  | 5
2020-01-07 | C53819 | 3 | 중탄소 | SM45CB | 연주종료 | Si 탈산 | T | 38 | 75 | 49900 | 77.95 | A | A | A |  | 1 |  | 1 | 1535 | 1527 | 6700 |  |  | 6700 | 71.74 | 34 | 93398 | 1610 | 362 | Y | 47 | 35 |  |  | C53816 | 05 |  |  |  | 정종훈 | 2 |  | N | Y |  | Y |  | 93.5 | 11-3 | 226.19 | 0 | A |  | 1588 | 2 | 0.41 | 1550 | 1.58 | 57 | 20 | 354 | 5:54 | 7 | 7 | 0 | 0 |  | 0 | 7 |  | N2 | 2020-01-07 18:27 |  | 12 | 2020-01-07 18:21 | 19 |  |  |  |  | Y | [5 empty] | Y |  |  | 6 | 3.49 | 0.22 | [23 empty] | 0 | 0 | A |  |  | 18.346 | 17.086 | 52.957 | 0.784 | 2.886 | 3.099 | 1772.46 | 0 | 0 | 0 | 0 | 0 | 0 | 0 | 799 | 0 | 0 | 0 | 0 | 0 | 23 |  |  | 5
2020-01-07 | B56248 | 2 | 중탄소 | SFMN438VM2 |  | Si 탈산 | B | 37 | 63 | 49100 | 112.97 | A | A |  | A | 1 |  | 1 | 1540 | 1524 | 7300 |  |  | 7300 | 70.86 | 12 | 103020 | 1636 |  | Y | 57 | 37 | 포지션 상승으로 17톤 잔강합탕 |  | C53816 | 17 |  |  |  | 임현진 | 2 |  |  |  |  | Y |  |  |  | 0 | 301.76 | A |  | 1623 | 1 | 0 | 1551 | 1.83 | 60 | 19 | 275 | 4:35 | 18 | 18 | 0 | 0 |  | 0 | 0 |  | N2 | 2020-01-07 19:14 | 2020-01-07 19:40 | 26 | 2020-01-07 18:53 | 47 |  |  |  |  | Y |  | Y | Y | [5 empty] | 4.5 | 0 | 21.04 | [20 empty] | 1.02 |  |  | 0.57 | 0.57 | B | [9 empty] | 39 | 0 | 150 | 0 | 0 | 0 | 0 | 547 | 0 | 366 | 0 | 0 | 0 | 11 |  |  | 5
2020-01-07 | A56296 | 1 | 중탄소 | AE4140MR |  | Si 탈산 | B | 21 | 54 | 48200 | 115.42 | A | A |  | A | 1 |  | 1 | 1530 | 1545 | 8000 |  |  | 8000 | 94.55 | 10 | 84610 | 1624 |  | Y | 55 | 46 | [7 empty] | 정용태 | 3 | [8 empty] | 0 | 276.43 | A |  | 1631 | 1 | 0.19 | 1562 | 1.34 | 67 | 29 | 351 | 5:51 | 16 | 17 | 0 | 0 |  | 0 | 0 |  | N2 | 2020-01-07 19:54 | 2020-01-07 20:11 | 17 | 2020-01-07 19:34 | 37 | [14 empty] | 0 | 18.73 | [23 empty] | 0.27 | 0.27 | A | [9 empty] | 1794 | 0 | 919 | 0 | 0 | 0 | 0 | 500 | 0 | 497 | 197 | 0 | 0 | 11 |  |  | 6
2020-01-07 | C53820 | 3 | 중탄소 | SM45CB | 연주종료 | Si 탈산 | T | 18 | 59 | 47700 | 73.5 | A | A | A |  | 1 |  | 1 | 1535 | 1525 | 5700 |  |  | 5700 | 46.11 | 45 | 123615 | 1619 |  | Y | 44 | 29 |  |  | C53817 | 05 |  |  |  | 도주용 | 2 |  |  | Y |  | Y | 4 | 96.6 | 11-9 | 152.21 | 0 | A |  | 1598 | 2 | 0.42 | 1555 | 1.95 | 62 | 18 | 317 | 5:17 | 7 | 10 | 0 | 0 |  | 0 | 8 |  | N2 | 2020-01-07 19:28 |  | 16 | 2020-01-07 19:20 | 24 |  |  |  |  | Y | [5 empty] | Y |  |  | 5 | 3.93 | 0 | [23 empty] | 0 | 0 | A | [9 empty] | 0 | 0 | 17 | 0 | 0 | 0 | 0 | 702 | 0 | 0 | 0 | 0 | 0 | 37 |  |  | 5
2020-01-07 | B56249 | 2 | 중탄소 | SFMN438VM2 |  | Si 탈산 | B | 30 | 64 | 47700 | 102.63 | A | A | A |  | 1 |  | 1 | 1540 | 1544 | 8000 |  |  | 8000 | 77.65 | 12 | 103020 | 1644 |  | Y | 43 | 38 | [7 empty] | 임현진 | 2 |  |  |  |  | Y |  | 105.4 | 12-7 | 0 | 336.39 | A |  | 1632 | 2 | 0.41 | 1552 | 0 | 61 | 23 | 385 | 6:25 | 18 | 18 | 0 | 0 |  | 0 | 0 |  | N2 | 2020-01-07 20:29 | 2020-01-07 20:48 | 19 | 2020-01-07 20:08 | 40 | [14 empty] | 0.01 | 7.79 | [20 empty] | 1.26 |  |  | 0.55 | 0.55 | A | [9 empty] | 103 | 0 | 448 | 0 | 0 | 0 | 0 | 548 | 0 | 312 | 0 | 0 | 0 | 50 |  |  | 7
2020-01-07 | C53821 | 3 | 중탄소 | SM45C | 연주종료 | Si 탈산 | T | 6 | 41 | 49700 | 79.48 | A | A | A |  | 1 |  | 1 | 1535 | 1569 | 4900 |  |  | 4900 | 71.35 | 25 | 68675 | 1711 |  | Y | 44 | 31 |  |  | C53818 | 05 |  |  |  | 정종훈 | 2 |  | Y |  |  |  |  | 102.65 | 12-9 | 194.31 | 0 | A |  | 1592 | 2 | 0.42 | 1556 | 1.29 | 63 | 33 | 346 | 5:46 | 10 | 10 | 0 | 0 |  | 0 | 8 |  | N2 | 2020-01-07 20:46 |  | 6 | 2020-01-07 20:38 | 14 |  |  |  |  | Y | [5 empty] | Y |  |  | 5 | 3.9 | 0 | 공정이 바빠 342분석 미확인이동 | [22 empty] | 0 | 0 | A | [9 empty] | 0 | 0 | 333 | 0 | 0 | 0 | 0 | 805 | 0 | 301 | 302 | 0 | 0 | 7 |  |  | 5
2020-01-07 | A56297 | 1 | 중탄소 | AE4140MR | 잔강최소화전 | Si 탈산 | B | 36 | 55 | 51100 | 81.45 | A | A | A |  | 1 | 1 |  | 1530 | 1526 | 7600 |  |  | 7600 | 72.55 | 14 | 104762 | 1608 |  | Y | 45 | 42 |  |  | B56244 |  |  |  |  | 정용태 | 3 |  | Y |  |  | Y |  |  |  | 0 | 357.47 | A |  | 1608 | 3 | 0.19 | 1584 | 0.67 | 89 | 46 | 306 | 5:06 | 16 | 19 | 1 | 0 |  | 0 |  |  | N2 | 2020-01-07 20:49 | 2020-01-07 21:12 | 23 | 2020-01-07 20:48 | 24 | [8 empty] | Y | [5 empty] | 0 | 141.45 | [23 empty] | 15.86 | 0 | A | [9 empty] | 1548 | 32 | 798 | 20 | 0 | 0 | 0 | 600 | 0 | 297 | 0 | 0 | 0 | 26
2020-01-07 | B56250 | 2 | 중탄소 | SFMN438VM2 |  | Si 탈산 | B | 33 | 28 | 52800 | 111.68 | A | A |  | A | 1 |  | 1 | 1540 | 1535 | 7500 |  |  | 7500 | 79.42 | 11 | 94435 | 1656 |  | Y | 44 | 39 | [7 empty] | 임현진 | 2 |  |  |  |  | Y |  | 94 | 12-2 | 0 | 218.51 | A |  | 1644 | 1 | 0.13 | 1565 | 1.37 | 74 | 36 | 379 | 6:19 | 18 | 18 | 0 | 0 |  | 0 | 0 |  | N2 | 2020-01-07 21:39 | 2020-01-07 21:57 | 19 | 2020-01-07 21:14 | 43 | [6 empty] | Y | Y | [6 empty] | 0 | 23.23 | [20 empty] | 0.78 |  |  | 0.5 | 0.5 | A | [9 empty] | 91 | 0 | 90 | 0 | 0 | 0 | 0 | 546 | 0 | 304 | 0 | 0 | 0 | 5 |  |  | 7
2020-01-07 | A56298 | 1 | 중탄소 | AE4140M2 | 잔강최소화 | Al 탈산 | B | 35 | 30 | 51300 | 77.85 | A | A | A |  | 1 | 1 |  | 1530 | 1549 | 6300 |  |  | 6300 | 66.64 | 12 | 94541 | 1606 |  | Y | 44 | 37 |  |  | B56245 |  |  |  |  | 정용태 | 3 |  | Y |  |  |  |  | 105.35 | 13-4 | 0 | 267.46 | A |  | 1606 | 3 | 0.16 | 1564 | 1.31 | 71 | 18 | 238 | 3:58 | 18 | 18 | 2 | 0 |  | 0 |  |  | AR | 2020-01-07 21:50 | 2020-01-07 22:30 | 40 | 2020-01-07 21:48 | 42 |  |  |  |  | Y |  |  |  | Y | [5 empty] | 0 | 133.74 | [23 empty] | 3.7 | 0 | A | [9 empty] | 1344 | 42 | 984 | 0 | 0 | 0 | 0 | 1132 | 0 | 695 | 146 | 0 | 0 | 25
2020-01-07 | C53822 | 3 | 중탄소 | SM45C | 연주종료 | Si 탈산 | T | 1 | 86 | 46600 | 81.8 | A | A | A |  | 1 |  | 1 | 1535 | 1522 | 6300 |  |  | 6300 | 65.53 | 35 | 96145 | 1778 |  | Y | 41 | 33 |  |  | C53819 | 05 |  |  |  | 도주용 | 2 |  | Y |  |  | Y | 4 | 96.65 | 11-4 | 230.49 | 0 | A |  | 1602 | 2 | 0.42 | 1555 | 1.62 | 62 | 28 | 330 | 5:30 | 10 | 10 | 0 | 0 |  | 0 |  |  | N2 | 2020-01-07 21:56 |  | 13 | 2020-01-07 21:43 | 25 | [14 empty] | 5.65 | 0 | [23 empty] | 0.71 | 0 | A | [9 empty] | 0 | 0 | 30 | 0 | 0 | 0 | 0 | 796 | 0 | 301 | 100 | 0 | 0 | 20 |  |  | 5
2020-01-07 | B56251 | 2 | 중탄소 | SFMN438VM2 |  | Si 탈산 | B | 32 | 10 | 54250 | 107.25 | A | A |  | B | 1 |  | 1 | 1540 | 1537 | 7800 |  |  | 7800 | 82.6 | 11 | 94435 | 1655 |  | Y | 47 | 42 | [7 empty] | 임현진 | 2 |  |  |  |  | Y |  | 92.85 | 12-5 | 0 | 325.73 | A |  | 1638 | 1 | 0.12 | 1565 | 1.61 | 74 | 37 | 205 | 3:25 | 18 | 19 | 0 | 0 |  | 0 | 0 |  | N2 | 2020-01-07 22:39 | 2020-01-07 23:02 | 23 | 2020-01-07 22:14 | 48 |  |  |  |  | Y |  | Y | Y | [5 empty] | 4.1 | 0 | 20.22 | [20 empty] | 0.92 |  |  | 0.28 | 0.28 | A | [9 empty] | 56 | 0 | 524 | 0 | 0 | 0 | 0 | 849 | 0 | 309 | 0 | 0 | 0 | 40 |  |  | 5
2020-01-07 | A56299 | 1 | 중탄소 | AE4140M2 |  | Al 탈산 | B | 20 | 1 | 50700 | 81.05 | A | B | B |  | 1 | 1 |  | 1530 | 1585 | 5400 |  |  | 5400 | 58.65 | 12 | 92075 | 1614 |  | Y | 40 | 32 | [7 empty] | 정용태 | 2 |  |  | Y |  | Y |  | 101.95 | 13-7 | 0 | 196.04 | A |  | 1614 | 3 | 0.17 | 1614 | 0 | 121 | 25 | 251 | 4:11 | 18 | 18 | 3 | 0 |  | 0 |  |  | AR | 2020-01-07 22:57 | 2020-01-07 23:26 | 29 | 2020-01-07 22:55 | 32 |  |  |  |  | Y |  |  |  | Y | [5 empty] | 0 | 171.2 | [23 empty] | 1.33 | 0 | A | [9 empty] | 1349 | 17 | 940 | 30 | 0 | 0 | 0 | 518 | 0 | 298 | 0 | 0 | 0 | 28
2020-01-07 | C53823 | 3 | 중탄소 | SM45C | TUNDISH교체전 | Si 탈산 | T | 38 | 76 | 50150 | 88.4 | A | B | B |  | 1 |  | 1 | 1535 | 1610 | 5700 |  |  | 5700 | 64.84 | 32 | 87904 | 1607 |  | Y | 50 | 30 | [15 empty] | 93.15 | 11-3 | 66.36 | 6.37 | A |  | 1590 | 2 | 0.42 | 1547 | 1.95 | 54 | 23 | 419 | 6:59 | 10 | 10 | 0 | 0 |  | 0 | 10 |  | N2 | 2020-01-07 23:12 |  | 9 | 2020-01-07 22:55 | 25 |  |  |  |  | Y | [5 empty] | Y |  |  |  | 4.05 | 0 | [23 empty] | 0.71 | 0 | A | [9 empty] | 0 | 0 | 257 | 0 | 0 | 0 | 0 | 1755 | 0 | 299 | 200 | 0 | 0 | 16 |  |  | 5
2020-01-07 | B56252 | 2 | 중탄소 | SFMN438VM2 |  | Si 탈산 | B | 37 | 64 | 49500 | 108.27 | A | B |  | B | 1 |  | 1 | 1540 | 1537 | 7400 |  |  | 7400 | 78.36 | 11 | 94435 | 1614 |  | Y | 47 | 38 | [7 empty] | 최남길 | 2 |  |  |  |  | Y |  | 101 | 12-2 | 0 | 329.39 | A |  | 1626 | 1 | 0.57 | 1565 | 1.48 | 74 | 29 | 362 | 6:02 | 18 | 19 | 0 | 0 |  | 0 | 0 |  | N2 | 2020-01-07 23:47 | 2020-01-08 00:05 | 19 | 2020-01-07 23:25 | 40 |  |  |  |  | Y |  | Y | Y | [5 empty] | 5 | 0 | 23.77 | [20 empty] | 1.04 |  |  | 0.41 | 0.41 | A | [9 empty] | 39 | 0 | 70 | 0 | 0 | 0 | 0 | 790 | 0 | 206 | 0 | 0 | 0 | 30 |  |  | 5
2020-01-07 | A56300 | 1 | 중탄소 | AE4140M2 |  | Al 탈산 | B | 21 | 55 | 48500 | 73.72 | B | B | B |  | 1 | 1 |  | 1530 | 1579 | 4100 |  |  | 4100 | 50.68 | 10 | 80896 | 1609 |  | Y | 41 | 22 | [7 empty] | 이호남 | 2 |  | Y |  |  |  |  | 93.3 | 11-6 | 0 | 154.75 | A |  | 1609 | 3 | 0.16 | 1568 | 1.28 | 75 | 33 | 245 | 4:05 | 18 | 18 | 4 | 0 |  | 0 |  |  | AR | 2020-01-07 23:48 | 2020-01-08 00:33 | 45 | 2020-01-07 23:46 | 46 | [8 empty] | Y | [5 empty] | 0 | 132.87 | [23 empty] | 3.3 | 0 | A | [9 empty] | 1152 | 0 | 803 | 11 | 0 | 0 | 0 | 300 | 0 | 297 | 0 | 0 | 0 | 14
2020-01-07 | C53824 | 3 | 저탄소 | 18CRNIMO7HI |  | Al 탈산 | I | 18 | 60 | 49350 | 163.92 | B | B | B |  | 1 |  | 1 | 1560 | 1559 | 10800 |  |  | 10800 | 124.14 | 15 | 87000 | 1683 |  | INGOT | 103 | 61 | 조괴장 출강량 과다로 2기 10톤 이월 후 작업 | [6 empty] | 박재승 | [5 empty] | Y |  | 93.85 | 11-6 | 4.19 | 567.5 | A |  | 1683 | 2 | 0.39 | 1596 | 2.23 | 90 |  | 577 | 9:37 | 25 | 25 | 0 | 0 |  | 0 | 15 |  | N2 | 2020-01-08 01:34 |  | 17 | 2020-01-08 01:13 | [5 empty] | Y | [5 empty] | N |  |  |  | 0 | 15.15 | [18 empty] | 0.8 |  |  |  |  | 0.71 | 0 | A | [9 empty] | 601 | 1692 | 0 | 11 | 0 | 0 | 0 | 1416 | 0 | 299 | 0 | 0 | 0 | 0
2020-01-07 | B56253 | 2 | 중탄소 | SFMN438VM2 |  | Si 탈산 | B | 30 | 65 | 49600 | 107.85 | B | B |  | B | 1 |  | 1 | 1540 | 1534 | 7000 |  |  | 7000 | 74.13 | 11 | 94435 | 1624 |  | Y | 50 | 43 | C53824 물량 많아서 8톤 받음(잉코트) | [6 empty] | 최남길 | 2 |  |  |  |  | Y |  | 106.8 | 12-8 | 0 | 235.8 | A |  | 1628 | 1 | 0.1 | 1562 | 1.45 | 71 | 33 | 221 | 3:41 | 18 | 19 | 0 | 0 |  | 0 | 0 |  | N2 | 2020-01-08 00:54 | 2020-01-08 01:10 | 16 | 2020-01-08 00:35 | 36 |  |  |  |  | Y |  | Y | Y | [5 empty] | 4.3 | 0 | 26.09 | [20 empty] | 0.8 |  |  | 0.49 | 0.49 | A | [9 empty] | 0 | 0 | 321 | 20 | 0 | 0 | 0 | 799 | 0 | 0 | 0 | 0 | 0 | 40 |  |  | 5
2020-01-07 | A56301 | 1 | 중탄소 | AE4140M2 | TUNDISH교체전 | Al 탈산 | B | 36 | 56 | 48600 | 91.3 | B | B | B |  | 1 | 1 |  | 1530 | 1550 | 5800 |  |  | 5800 | 54.43 | 14 | 106559 | 1610 |  | Y | 46 | 31 | [7 empty] | 이호남 | 2 |  | Y | [6 empty] | 0 | 217.32 | A |  | 1610 | 3 | 0.16 | 1560 | 1.14 | 67 | 36 | 292 | 4:52 | 18 | 18 | 5 | 0 |  | 0 |  |  | AR | 2020-01-08 01:06 | 2020-01-08 01:32 | 26 | 2020-01-08 01:04 | 28 |  |  |  |  | Y |  |  |  | Y | [5 empty] | 0 | 227.87 | [23 empty] | 7.36 | 0 | A | [9 empty] | 1521 | 23 | 1041 | 25 | 0 | 0 | 0 | 298 | 0 | 296 | 0 | 0 | 0 | 33
2020-01-07 | B56254 | 2 | 중탄소 | SFMN438VM2 | TUNDISH교체전 | Si 탈산 | B | 33 | 29 | 52300 | 101.48 | B | B |  | B | 1 |  | 1 | 1540 | 1515 | 8300 |  |  | 8300 | 90.85 | 11 | 91363 | 1647 |  | Y | 48 | 42 | [7 empty] | 최남길 | 2 |  |  |  |  | Y |  | 102.9 | 13-2 | 0 | 257.03 | A |  | 1635 | 1 | 0.08 | 1560 | 1.72 | 69 | 31 | 234 | 3:54 | 18 | 19 | 0 | 0 |  | 0 | 0 |  | N2 | 2020-01-08 01:58 | 2020-01-08 02:20 | 22 | 2020-01-08 01:40 | 40 |  |  |  |  | Y |  | Y | Y | [5 empty] | 4.2 | 0 | 18.79 | [20 empty] | 0.67 |  |  | 0.35 | 0.35 | A | [9 empty] | 59 | 0 | 176 | 40 | 0 | 0 | 0 | 660 | 0 | 0 | 0 | 0 | 0 | 0 |  |  | 5
2020-01-07 | A56302 | 1 | 고탄소 | AE1055LS | TUNDISH교체 | Al 탈산 | B | 35 | 31 | 52100 | 93.6 | B | B | B |  | 1 | 1 |  | 1520 | 1520 | 5800 |  |  | 5800 | 68.55 | 10 | 84610 | 1630 |  | Y | 50 | 37 | [7 empty] | 이호남 | 2 |  |  |  |  | Y |  | 95.45 | 12-3 | 0 | 358.57 | A |  | 1630 | 3 | 0.17 | 1578 | 1.24 | 94 | 32 | 275 | 4:35 | 25 | 25 | 6 | 0 |  | 0 |  |  | N2 | 2020-01-08 02:11 | 2020-01-08 03:00 | 49 | 2020-01-08 02:10 | 50 | [8 empty] | Y | [5 empty] | 0 | 201.89 | [19 empty] | 2.34 |  |  |  | 8.64 | 0 | A | [9 empty] | 56 | 0 | 894 | 15 | 0 | 0 | 0 | 554 | 0 | 603 | 0 | 0 | 0 | 26 |  |  |  |  | 1
2020-01-07 | C53825 | 3 | 저탄소 | SM10C | 연주시작 | Al 탈산 | T | 6 | 42 | 51250 | 106.83 | B | B | B |  | 1 |  | 1 | 1550 | 1556 | 7500 |  |  | 7500 | 91.01 | 30 | 82410 | 1675 |  | Y | 60 | 41 | [7 empty] | 박재승 | 3 |  |  |  |  | Y |  | 92.05 | 11-7 | 144.04 | 0 | A |  | 1660 | 2 | 0.42 | 1608 | 1.44 | 86 | 40 | 304 | 5:04 | 13 | 13 | 0 | 0 |  | 0 | 10 |  | N2 | 2020-01-08 02:25 |  | 16 | 2020-01-08 02:13 | 28 |  |  |  |  | Y | [5 empty] | Y |  |  |  | 4.39 | 0.3 | [23 empty] | 0.71 | 0 | A | [9 empty] | 0 | 0 | 22 | 0 | 0 | 0 | 0 | 402 | 0 | 302 | 0 | 0 | 0 | 0 |  |  |  |  | 1
2020-01-07 | B56255 | 2 | 중탄소 | SRD1 | TUNDISH교체 | Al 탈산 | B | 32 | 11 | 52500 | 99.68 | B | B |  | B | 1 |  | 1 | 1540 | 1526 | 9200 |  |  | 9200 | 110.02 | 12 | 83624 | 1666 |  | Y | 52 | 47 | [7 empty] | 최남길 | 2 |  |  |  |  | Y |  | 103.6 | 13-7 | 135.39 | 0 | A |  | 1654 | 1 | 0.08 | 1580 | 1.85 | 87 | 28 | 205 | 3:25 | 15 | 23 | 0 | 0 | 55 | 0 | 0 |  | N2 | 2020-01-08 03:01 | 2020-01-08 03:48 | 47 | 2020-01-08 02:52 | 56 |  |  |  |  | Y |  | Y | Y | [5 empty] | 3.8 | 19.92 | 0 | [19 empty] | 2.17 |  |  |  | 0.07 | 0.07 | A | [9 empty] | 1377 | 0 | 41 | 0 | 0 | 241 | 0 | 723 | 0 | 0 | 0 | 0 | 0 | 20 |  |  | 7 |  | 1
2020-01-07 | A56303 | 1 | 고탄소 | AE1055LS |  | Al 탈산 | B | 20 | 2 | 51300 | 92.88 | B | B | B |  | 1 | 1 |  | 1520 | 1529 | 6500 |  |  | 6500 | 76.82 | 10 | 84610 | 1583 |  | Y | 48 | 44 | [7 empty] | 이호남 | 2 |  |  |  |  | Y |  | 104.65 | 13-10 | 0 | 278.54 | A |  | 1583 | 3 | 0.17 | 1552 | 0.72 | 68 | 29 | 252 | 4:12 | 25 | 25 | 7 | 0 |  | 0 |  |  | N2 | 2020-01-08 03:27 | 2020-01-08 03:56 | 29 | 2020-01-08 03:25 | 31 |  |  |  |  | Y |  |  |  | Y | [5 empty] | 0 | 214.41 | [23 empty] | 8.64 | 6.45 | A | [9 empty] | 21 | 0 | 892 | 7 | 0 | 0 | 0 | 950 | 0 | 820 | 0 | 0 | 0 | 59
2020-01-07 | C53826 | 3 | 저탄소 | SM10C | 연주종료 | Al 탈산 | T | 1 | 87 | 47650 | 89.7 | B | B | B |  | 1 |  | 1 | 1550 | 1550 | 7100 |  |  | 7100 | 78.32 | 33 | 90651 | 1644 | 367 | Y | 52 | 40 | [7 empty] | 박재승 | 3 |  |  |  |  | Y |  | 92.35 | 10-10 | 171 | 0 | A |  | 1648 | 2 | 0.44 | 1596 | 2.17 | 74 | 31 | 307 | 5:07 | 13 | 13 | 0 | 0 |  | 0 | 10 |  | N2 | 2020-01-08 03:32 |  | 12 | 2020-01-08 03:18 | 26 |  |  |  |  | Y | [5 empty] | Y |  |  |  | 4.87 | 0 | [23 empty] | 0.71 | 0 | A | [9 empty] | 0 | 0 | 351 | 0 | 0 | 0 | 0 | 702 | 0 | 300 | 100 | 0 | 0 | 7 |  |  | 5
2020-01-07 | B56256 | 2 | 중탄소 | SRD1 |  | Al 탈산 | B | 37 | 65 | 49250 | 97.38 | B | B |  | B | 1 |  | 1 | 1540 | 1556 | 7800 |  |  | 7800 | 76.69 | 12 | 101713 | 1635 |  | Y | 46 | 40 |  |  | C53824 | 04 |  |  |  | 최남길 | 2 |  |  |  |  | Y |  | 109.45 | 12-10 | 240.25 | 0 | A |  | 1625 | 1 | 0.07 | 1572 | 1.18 | 79 | 34 | 187 | 3:07 | 15 | 16 | 0 | 0 | 45 | 0 | 0 |  | N2 | 2020-01-08 04:11 | 2020-01-08 04:50 | 38 | 2020-01-08 03:54 | 56 |  |  |  |  | Y |  | Y | Y | [5 empty] | 4.3 | 13.84 | 0 | [23 empty] | 0.04 | 0.04 | A | [9 empty] | 1386 | 0 | 51 | 0 | 0 | 224 | 0 | 555 | 0 | 0 | 0 | 0 | 0 | 5 |  |  | 5
2020-01-07 | A56304 | 1 | 고탄소 | AE1055LS |  | Al 탈산 | B | 21 | 56 | 47400 | 94.25 | B | B | B |  | 1 | 1 |  | 1520 | 1548 | 5300 |  |  | 5300 | 52.2 | 12 | 101532 | 1598 |  | Y | 40 | 34 | [7 empty] | 이호남 | 2 |  |  |  |  | Y |  | 105.45 | 12-8 | 0 | 236.53 | A |  | 1598 | 3 | 0.17 | 1550 | 0.91 | 66 | 33 | 265 | 4:25 | 25 | 25 | 8 | 0 |  | 0 |  |  | N2 | 2020-01-08 04:34 | 2020-01-08 04:57 | 23 | 2020-01-08 04:32 | 25 |  |  |  |  | Y |  |  |  | Y | [5 empty] | 0 | 269.65 | [23 empty] | 8.64 | 14.46 | A | [9 empty] | 70 | 0 | 934 | 0 | 0 | 0 | 0 | 949 | 0 | 800 | 0 | 0 | 0 | 25
2020-01-07 | C53827 | 3 | 저탄소 | SM10C | 연주종료 | Al 탈산 | T | 38 | 77 | 49650 | 84.3 | B | B | B |  | 1 |  | 1 | 1550 | 1579 | 6100 |  |  | 6100 | 67.29 | 33 | 90651 | 1644 |  | Y | 50 | 32 | [7 empty] | 박재승 | 3 |  |  |  |  | Y |  | 91.7 | 11-1 | 113.62 | 0 | A |  | 1639 | 2 | 0.42 | 1591 | 2.09 | 69 | 25 | 346 | 5:46 | 13 | 13 | 0 | 0 |  | 0 | 10 |  | N2 | 2020-01-08 04:37 |  | 13 | 2020-01-08 04:25 | 26 |  |  |  |  | Y | [5 empty] | Y |  |  |  | 4.81 | 0 | [23 empty] | 0.71 | 0 | A | [9 empty] | 0 | 0 | 0 | 0 | 0 | 0 | 0 | 398 | 0 | 300 | 0 | 0 | 0 | 0
2020-01-07 | B56257 | 2 | 중탄소 | SRD1 |  | Al 탈산 | B | 30 | 66 | 50150 | 97.93 | B | B |  | B | 1 |  | 1 | 1540 | 1545 | 8500 |  |  | 8500 | 85.57 | 12 | 99330 | 1614 |  | Y | 57 | 52 | 샘플라인 작동안돼서 작업지연 | [6 empty] | 최남길 | 2 |  |  |  |  | Y |  | 107.25 | 12-8 | 241.95 | 0 | A |  | 1617 | 1 | 0.1 | 1563 | 1.39 | 70 | 28 | 300 | 5:00 | 15 | 16 | 0 | 0 |  | 0 | 0 |  | N2 | 2020-01-08 05:18 | 2020-01-08 05:58 | 41 | 2020-01-08 05:09 | 49 |  |  |  |  | Y |  | Y | Y | [5 empty] | 4 | 24.13 | 0 | [23 empty] | 0.07 | 0.07 | A | [9 empty] | 1462 | 0 | 23 | 0 | 0 | 186 | 0 | 884 | 0 | 0 | 0 | 0 | 0 | 32 |  |  | 4
2020-01-07 | A56305 | 1 | 고탄소 | AE1055LS |  | Al 탈산 | B | 36 | 57 | 48200 | 75.18 | B | B | B |  | 1 | 1 |  | 1520 | 1582 | 4000 |  |  | 4000 | 39.4 | 12 | 101532 | 1593 |  | Y | 41 | 26 | [15 empty] | 106.7 | 12-9 | 0 | 258.47 | A |  | 1593 | 3 | 0.18 | 1556 | 1.09 | 72 | 35 | 257 | 4:17 | 25 | 25 | 9 | 0 |  | 0 |  |  | N2 | 2020-01-08 05:18 | 2020-01-08 05:59 | 41 | 2020-01-08 05:18 | 41 |  |  |  |  | Y |  |  |  | Y | [5 empty] | 0 | 13.35 | [23 empty] | 8.64 | 15.35 | A | [9 empty] | 71 | 0 | 863 | 12 | 0 | 0 | 0 | 515 | 0 | 497 | 0 | 0 | 0 | 20
2020-01-07 | C53828 | 3 | 저탄소 | SM10C | 연주종료 | Al 탈산 | T | 18 | 61 | 49250 | 92.65 | B | B | B |  | 1 |  | 1 | 1550 | 1643 | 6700 |  |  | 6700 | 67.75 | 36 | 98892 | 1643 |  | Y | 53 | 35 |  |  | C53825 | 05 |  |  |  | 박재승 | 3 |  | Y |  |  | Y |  | 99.45 | 12-1 | 114.99 | 0 | A |  | 1640 | 2 | 0.43 | 1596 | 1.76 | 74 | 31 | 340 | 5:40 | 13 | 13 | 0 | 0 |  | 0 | 10 |  | N2 | 2020-01-08 05:51 |  | 7 | 2020-01-08 05:37 | 21 |  |  |  |  | Y | [5 empty] | Y |  |  |  | 5.5 | 0 | [23 empty] | 0.71 | 0 | A | [9 empty] | 0 | 0 | 329 | 0 | 0 | 0 | 0 | 403 | 0 | 300 | 0 | 0 | 0 | 12
2020-01-07 | B56258 | 2 | 중탄소 | SRD1 | 잔강최소화전 | Al 탈산 | B | 33 | 30 | 52400 | 94.25 | B | B |  | D | 1 |  | 1 | 1540 | 1587 | 6400 |  |  | 6400 | 55.91 | 16 | 114475 | 1637 |  | Y | 47 | 32 | [7 empty] | 최남길 | 2 |  |  |  |  | Y |  | 103.9 | 13-2 | 175.08 | 0 | A |  | 1621 | 1 | 0.05 | 1575 | 0 | 82 | 34 | 165 | 2:45 | 15 | 16 | 0 | 0 |  | 0 | 0 |  | N2 | 2020-01-08 06:22 | 2020-01-08 07:07 | 44 | 2020-01-08 06:10 | 57 |  |  |  |  | Y |  | Y | Y | [5 empty] | 4 | 12.77 | 0 | [23 empty] | 0.05 | 0.05 | A | [9 empty] | 1341 | 0 | 25 | 0 | 0 | 199 | 0 | 777 | 0 | 0 | 0 | 0 | 0 | 6
2020-01-07 | A56306 | 1 | 고탄소 | AE1055LS |  | Al 탈산 | B | 35 | 32 | 51100 | 86.32 | B | B | D |  | 1 | 1 |  | 1520 | 1566 | 4000 |  |  | 4000 | 39.4 | 12 | 101532 | 1601 |  | Y | 49 | 27 | [7 empty] | 이호남 | 2 |  | N | Y |  |  |  | 100.8 | 12-9 | 0 | 281.66 | A |  | 1601 | 3 | 0.16 | 1558 | 1.13 | 74 | 42 | 251 | 4:11 | 25 | 25 | 10 | 0 |  | 0 |  |  | N2 | 2020-01-08 06:37 | 2020-01-08 07:03 | 26 | 2020-01-08 06:36 | 27 |  |  |  |  | Y |  |  |  | Y | [5 empty] | 0 | 202.43 | [23 empty] | 8.64 | 16.9 | A | [9 empty] | 54 | 0 | 835 | 0 | 0 | 0 | 0 | 653 | 0 | 554 | 0 | 0 | 0 | 22
2020-01-07 | C53829 | 3 | 저탄소 | SM10C | 연주종료 | Al 탈산 | T | 6 | 43 | 50950 | 79.87 | B | D | D |  | 1 |  | 1 | 1550 | 1575 | 4600 |  |  | 4600 | 50.74 | 33 | 90651 | 1641 |  | Y | 42 | 29 | [7 empty] | 박재승 | 3 |  |  |  |  | Y |  | 95.4 | 12-1 | 114.57 | 0 | A |  | 1631 | 2 | 0.41 | 1585 | 1.92 | 63 | 24 | 316 | 5:16 | 13 | 13 | 0 | 0 |  | 0 | 10 |  | N2 | 2020-01-08 06:52 |  | 19 | 2020-01-08 06:38 | 33 |  |  |  |  | Y | [5 empty] | Y |  |  |  | 6.06 | 0 | [23 empty] | 0.56 | 0 | A | [9 empty] | 0 | 0 | 25 | 0 | 0 | 0 | 0 | 947 | 0 | 300 | 98 | 0 | 0 | 0 |  |  | 2
2020-01-08 | B56259 | 2 | 중탄소 | SCM435M | 잔강최소화 | Al 탈산 | B | 32 | 12 | 52350 | 90.45 | D | D |  | D | 1 |  | 1 | 1540 | 1275 | 6400 |  |  | 6400 | 71.44 | 12 | 89583 | 1645 |  | Y | 41 | 34 | [7 empty] | 최남길 | 2 |  |  |  |  | Y |  |  |  | 0.04 | 284.18 | A |  | 1631 | 1 | 0.08 | 1575 | 0 | 77 | 21 | 268 | 4:28 | 15 | 16 | 0 | 0 |  | 0 | 0 |  | N2 | 2020-01-08 07:36 | 2020-01-08 08:30 | 54 | 2020-01-08 07:21 | 69 |  |  |  |  | Y |  | Y | Y | [5 empty] | 3.8 | 0.59 | 15.94 | [23 empty] | 0.24 | 0.24 | A | [9 empty] | 1415 | 0 | 331 | 0 | 0 | 182 | 0 | 618 | 0 | 325 | 0 | 0 | 0 | 17
2020-01-08 | A56307 | 1 | 고탄소 | AE1055LS |  | Al 탈산 | B | 20 | 3 | 52100 | 75.17 | D | D | D |  | 1 | 1 |  | 1520 | 1552 | 4000 |  |  | 4000 | 47.28 | 10 | 84610 | 1587 |  | Y | 42 | 34 | [7 empty] | 김덕진 | 2 |  | Y |  |  |  |  | 98.15 | 13-3 | 0.49 | 194.96 | A |  | 1587 | 3 | 0.17 | 1550 | 1.16 | 66 | 32 | 245 | 4:05 | 25 | 25 | 11 | 0 |  | 0 |  |  | N2 | 2020-01-08 07:29 | 2020-01-08 08:02 | 33 | 2020-01-08 07:28 | 34 |  |  |  |  | Y |  |  |  | Y | [5 empty] | 0 | 198.33 | [23 empty] | 8.64 | 17.94 | A | [9 empty] | 0 | 0 | 736 | 9 | 0 | 0 | 0 | 300 | 0 | 294 | 0 | 0 | 0 | 59
2020-01-08 | C53830 | 3 | 저탄소 | SM10C | 연주종료 | Al 탈산 | T | 1 | 88 | 47700 | 84.17 | D | D | D |  | 1 |  | 1 | 1550 | 1569 | 5600 |  |  | 5600 | 61.78 | 33 | 90651 | 1636 |  | Y | 48 | 35 |  |  |  | 05 |  |  |  | 박지웅 | 2 |  | Y |  |  | Y |  | 98.45 | 11-6 | 96.32 | 0 | A |  | 1629 | 2 | 0.43 | 1585 | 1.76 | 63 | 24 | 322 | 5:22 | 13 | 13 | 0 | 0 |  | 0 | 10 |  | N2 | 2020-01-08 07:57 |  | 19 | 2020-01-08 07:45 | 30 |  |  |  |  | Y | [5 empty] | Y |  |  |  | 5.07 | 0 | [23 empty] | 0.42 | 0 | A | [9 empty] | 0 | 0 | 0 | 0 | 0 | 0 | 0 | 1188 | 0 | 299 | 98 | 0 | 0 | 0 |  |  | 5
2020-01-08 | B56260 | 2 | 중탄소 | SCM435M |  | Al 탈산 | B | 37 | 66 | 49050 | 95.72 | D | D |  | D | 1 |  | 1 | 1540 | 1535 | 7700 |  |  | 7700 | 79.3 | 12 | 97097 | 1626 |  | Y | 44 | 39 | [7 empty] | 김익규 | 2 |  |  |  |  | Y |  | 98.15 | 11-9 | 0 | 267.17 | A |  | 1621 | 1 | 0.09 | 1562 | 1.34 | 64 | 22 | 244 | 4:04 | 15 | 16 | 0 | 0 | 100 | 0 | 0 |  | N2 | 2020-01-08 08:41 | 2020-01-08 09:32 | 51 | 2020-01-08 08:24 | 68 |  |  |  |  | Y |  | Y | Y | [5 empty] | 5 | 0 | 17.41 | [23 empty] | 0.1 | 0.1 | A | [9 empty] | 1222 | 0 | 202 | 0 | 0 | 134 | 0 | 924 | 0 | 633 | 0 | 0 | 0 | 25 |  |  | 5
2020-01-08 | A56308 | 1 | 고탄소 | AE1055LS |  | Al 탈산 | B | 21 | 57 | 48300 | 78.23 | D | D | D |  | 1 | 1 |  | 1520 | 1554 | 4400 |  |  | 4400 | 43.34 | 12 | 101532 | 1597 |  | Y | 44 | 24 | [7 empty] | 김덕진 | 2 |  | N | Y |  |  |  | 106.45 | 12-9 | 0.07 | 192.87 | A |  | 1597 | 3 | 0.17 | 1557 | 1.14 | 73 | 40 | 247 | 4:07 | 25 | 25 | 12 | 0 |  | 0 |  |  | N2 | 2020-01-08 08:33 | 2020-01-08 08:57 | 24 | 2020-01-08 08:32 | 25 |  |  |  |  | Y |  |  |  | Y | [5 empty] | 0 | 194.06 | [23 empty] | 8.64 | 19.23 | A | [9 empty] | 0 | 0 | 785 | 8 | 0 | 0 | 0 | 450 | 0 | 293 | 0 | 0 | 0 | 37
2020-01-08 | C53831 | 3 | 저탄소 | SM10C | 연주종료 | Al 탈산 | T | 38 | 78 | 49850 | 87.23 | D | D | D |  | 1 |  | 1 | 1550 | 1525 | 7000 |  |  | 7000 | 70.78 | 36 | 98892 | 1632 |  | Y | 51 | 36 |  |  |  | 05 |  |  |  | 박지웅 | 2 |  | Y |  |  | Y |  | 100 | 11-9 | 103.89 | 0 | A |  | 1629 | 2 | 0.42 | 1582 | 1.88 | 60 | 24 | 336 | 5:36 | 13 | 13 | 0 | 0 |  | 0 | 10 |  | N2 | 2020-01-08 09:06 |  | 14 | 2020-01-08 08:55 | 25 |  |  |  |  | Y | [5 empty] | Y |  |  |  | 5.92 | 0 | [23 empty] | 1.08 | 0 | A | [9 empty] | 0 | 0 | 281 | 0 | 0 | 0 | 0 | 1290 | 0 | 300 | 197 | 0 | 0 | 15 |  |  | 5
2020-01-08 | B56261 | 2 | 중탄소 | SCM435 |  | Al 탈산 | B | 30 | 67 | 49000 | 99.93 | D | D |  | D | 1 |  | 1 | 1540 | 1556 | 8000 |  |  | 8000 | 51.38 | 20 | 155708 | 1637 |  | Y | 47 | 43 | [7 empty] | 김익규 | 3 |  |  |  |  | Y |  | 101.9 | 12-3 | 296.62 | 0.03 | A |  | 1634 | 1 | 0.08 | 1570 | 1.42 | 71 | 24 | 151 | 2:31 | 15 | 23 | 0 | 0 |  | 0 | 0 |  | N2 | 2020-01-08 09:50 | 2020-01-08 10:31 | 42 | 2020-01-08 09:34 | 57 |  |  |  |  | Y |  | Y | Y | [5 empty] | 4.3 | 22.14 | 1.02 | [23 empty] | 0.21 | 0.21 | A | [9 empty] | 1297 | 0 | 293 | 0 | 0 | 167 | 0 | 814 | 0 | 520 | 0 | 0 | 0 | 10 |  |  | 5
2020-01-08 | A56309 | 1 | 고탄소 | AE1055LS |  | Al 탈산 | B | 36 | 58 | 48100 | 75.58 | D | D | D |  | 1 | 1 |  | 1520 | 1530 | 4600 |  |  | 4600 | 54.37 | 10 | 84610 | 1600 |  | Y | 40 | 26 | [7 empty] | 김덕진 | 2 |  | Y |  |  |  |  | 101.6 | 12-4 | 0.42 | 217.37 | A |  | 1600 | 3 | 0.16 | 1552 | 1.26 | 68 | 38 | 248 | 4:08 | 25 | 25 | 13 | 0 |  | 0 |  |  | N2 | 2020-01-08 09:36 | 2020-01-08 10:01 | 25 | 2020-01-08 09:35 | 25 |  |  |  |  | Y |  |  |  | Y | [5 empty] | 0 | 211.94 | [23 empty] | 8.64 | 20.48 | A | [9 empty] | 0 | 0 | 751 | 16 | 0 | 0 | 0 | 394 | 0 | 196 | 0 | 0 | 0 | 15
2020-01-08 | C53832 | 3 | 저탄소 | SM10C | 연주종료 | Al 탈산 | T | 18 | 62 | 47300 | 80.75 | D | D | D |  | 1 |  | 1 | 1550 | 1598 | 4500 |  |  | 4500 | 49.64 | 33 | 90651 | 1631 |  | Y | 41 | 29 |  |  |  | 05 |  |  |  | 박지웅 | 2 |  | Y |  |  | Y |  | 95.05 | 11-7 | 106.43 | 0 | A |  | 1634 | 2 | 0.41 | 1587 | 1.81 | 65 | 25 | 342 | 5:42 | 13 | 13 | 0 | 0 |  | 0 | 10 |  | N2 | 2020-01-08 10:09 |  | 18 | 2020-01-08 09:55 | 32 |  |  |  |  | Y | [5 empty] | Y |  |  |  | 5.39 | 0 | [23 empty] | 0.54 | 0 | A | [9 empty] | 0 | 0 | 306 | 0 | 0 | 0 | 0 | 752 | 0 | 300 | 99 | 0 | 0 | 0 |  |  | 5
2020-01-08 | A56310 | 1 | 고탄소 | AE1055LS |  | Al 탈산 | B | 35 | 33 | 51400 | 73.58 | D | D | D |  | 1 | 1 |  | 1520 | 1544 | 3800 |  |  | 3800 | 37.43 | 12 | 101532 | 1595 |  | Y | 41 | 31 | [7 empty] | 김덕진 | 2 |  | Y | [6 empty] | 0.82 | 150.68 | A |  | 1595 | 3 | 0.18 | 1549 | 1.39 | 65 | 35 | 232 | 3:52 | 25 | 25 | 14 | 0 |  | 0 |  |  | N2 | 2020-01-08 10:35 | 2020-01-08 10:59 | 24 | 2020-01-08 10:35 | 24 |  |  |  |  | Y |  |  |  | Y | [5 empty] | 0 | 194.27 | [23 empty] | 8.64 | 21.68 | A | [9 empty] | 0 | 0 | 707 | 17 | 0 | 0 | 0 | 393 | 0 | 197 | 0 | 0 | 0 | 47
2020-01-08 | B56262 | 2 | 중탄소 | SCM435HF |  | Al 탈산 | B | 33 | 31 | 52600 | 90.42 | D | D |  | D | 1 |  | 1 | 1540 | 1565 | 6600 |  |  | 6600 | 205.68 | 4 | 32089 | 1634 | 352 | Y | 41 | 36 | [7 empty] | 김익규 | 2 |  |  |  |  | N |  | 95.9 | 12-4 | 0.03 | 57.48 | A |  | 1627 | 1 | 0.08 | 1565 | 1.45 | 68 | 26 | 279 | 4:39 | 18 | 22 | 0 | 0 |  | 0 | 0 |  | N2 | 2020-01-08 11:02 | 2020-01-08 11:39 | 37 | 2020-01-08 10:51 | 48 |  |  |  |  | Y |  | Y | Y | [5 empty] | 4.2 | 1.12 | 46.61 | [23 empty] | 0.24 | 0.24 | A | [9 empty] | 1485 | 0 | 135 | 0 | 0 | 245 | 0 | 761 | 0 | 425 | 0 | 0 | 0 | 42 |  |  | 2
2020-01-08 | C53833 | 3 | 저탄소 | SM10C | 연주종료 | Al 탈산 | T | 6 | 44 | 51300 | 80.18 | D | D | D |  | 1 |  | 1 | 1550 | 1542 | 6000 |  |  | 6000 | 60.67 | 36 | 98892 | 1651 |  | Y | 43 | 31 |  |  |  | 05 |  |  |  | 박지웅 | 2 |  | Y |  |  | Y |  | 96.35 | 12-2 | 114.44 | 0 | A |  | 1626 | 2 | 0.42 | 1580 | 1.53 | 58 | 29 | 350 | 5:50 | 13 | 13 | 0 | 0 |  | 0 | 10 |  | N2 | 2020-01-08 11:24 |  | 7 | 2020-01-08 11:17 | 14 |  |  |  |  | Y | [5 empty] | Y |  |  |  | 1.98 | 0 | [23 empty] | 0.3 | 0 | A | [9 empty] | 0 | 0 | 335 | 0 | 0 | 0 | 0 | 812 | 0 | 301 | 99 | 0 | 0 | 22 |  |  | 5
2020-01-08 | A56311 | 1 | 고탄소 | AE1055LS |  | Al 탈산 | B | 20 | 4 | 51100 | 76.35 | D | D | D |  | 1 | 1 |  | 1520 | 1540 | 3800 |  |  | 3800 | 44.91 | 10 | 84610 | 1590 |  | Y | 40 | 31 | [7 empty] | 김덕진 | 2 |  | Y |  |  |  |  | 99.4 | 13-4 | 0.4 | 148.84 | A |  | 1590 | 3 | 0.18 | 1545 | 1.29 | 61 | 31 | 242 | 4:02 | 25 | 25 | 15 | 0 |  | 0 |  |  | N2 | 2020-01-08 11:43 | 2020-01-08 12:02 | 20 | 2020-01-08 11:41 | 21 |  |  |  |  | Y |  |  |  | Y | [5 empty] | 0 | 196.86 | [23 empty] | 8.64 | 23.06 | A | [9 empty] | 0 | 0 | 696 | 0 | 0 | 0 | 0 | 298 | 0 | 199 | 0 | 0 | 0 | 28
2020-01-08 | B56263 | 2 | 중탄소 | SCM435HF | TUNDISH교체전 | Al 탈산 | B | 31 | 58 | 47000 | 94 | D | D |  | D | 1 |  | 1 | 1540 | 1554 | 7900 |  |  | 7900 | 90.26 | 12 | 87527 | 1634 |  | Y | 47 | 42 | [7 empty] | 김익규 | 2 |  |  |  |  | Y |  | 90.1 | 11-3 | 0 | 296.7 | A |  | 1632 | 1 | 0.08 | 1564 | 1.55 | 67 | 24 | 284 | 4:44 | 18 | 19 | 0 | 0 |  | 0 | 0 |  | N2 | 2020-01-08 12:26 | 2020-01-08 12:45 | 18 | 2020-01-08 12:19 | 26 |  |  |  |  | Y |  | Y | Y | [5 empty] | 5.5 | 0 | 22.55 | [23 empty] | 0.11 | 0.11 | A | [9 empty] | 1480 | 0 | 259 | 0 | 0 | 170 | 0 | 938 | 0 | 510 | 122 | 0 | 0 | 12
2020-01-08 | C53834 | 3 | 저탄소 | SM10C | 연주종료 | Al 탈산 | T | 32 | 13 | 51600 | 74.82 | D | D | D |  | 1 |  | 1 | 1550 | 1543 | 5900 |  |  | 5900 | 47.73 | 45 | 123615 | 1642 |  | Y | 44 | 31 |  |  |  | 05 |  |  |  | 박지웅 | 2 |  | Y |  |  | Y |  | 97 | 12-9 | 101.82 | 0 | A |  | 1632 | 2 | 0.41 | 1583 | 1.96 | 61 | 28 | 318 | 5:18 | 13 | 13 | 0 | 0 |  | 0 | 10 |  | N2 | 2020-01-08 12:23 |  | 14 | 2020-01-08 12:16 | 20 |  |  |  |  | Y | [5 empty] | Y |  |  |  | 1.64 | 0 | [23 empty] | 0.13 | 0 | A | [9 empty] | 0 | 0 | 366 | 0 | 0 | 0 | 0 | 753 | 0 | 299 | 99 | 0 | 0 | 13 |  |  | 5
2020-01-08 | A56312 | 1 | 고탄소 | AE1055LS |  | Al 탈산 | B | 21 | 58 | 47500 | 74.73 | D | D | D |  | 1 | 1 |  | 1520 | 1539 | 4600 |  |  | 4600 | 45.31 | 12 | 101532 | 1594 |  | Y | 43 | 34 | [7 empty] | 김덕진 | 2 |  | Y |  |  |  |  | 108 | 12-10 | 0 | 251.37 | A |  | 1594 | 3 | 0.18 | 1554 | 1.25 | 70 | 38 | 249 | 4:09 | 25 | 25 | 16 | 0 |  | 0 |  |  | N2 | 2020-01-08 12:44 | 2020-01-08 13:00 | 15 | 2020-01-08 12:44 | 16 |  |  |  |  | Y |  |  |  | Y | [5 empty] | 0 | 199.45 | [23 empty] | 8.64 | 24.32 | A | [9 empty] | 0 | 0 | 802 | 19 | 0 | 0 | 0 | 298 | 0 | 196 | 0 | 0 | 0 | 30
2020-01-08 | B56264 | 2 | 저탄소 | AE8822H1 | TUNDISH교체 | Al 탈산 | B | 37 | 67 | 49150 | 125.05 | D | D |  | D | 1 |  | 1 | 1555 | 1567 | 9300 |  |  | 9300 | 92.46 | 12 | 100584 | 1644 |  | Y | 54 | 48 | [7 empty] | 김익규 | 2 |  |  |  |  | Y |  | 101.85 | 12-3 | 0 | 360.92 | A |  | 1655 | 1 | 0.07 | 1592 | 1.41 | 86 | 34 | 291 | 4:51 | 18 | 21 | 0 | 0 |  | 0 | 0 |  | N2 | 2020-01-08 14:06 | 2020-01-08 14:05 | -1 | 2020-01-08 13:33 | 32 |  |  |  |  | Y |  | Y | Y | [5 empty] | 4.2 | 0 | 20.77 | [19 empty] | 2.12 | 1.54 |  |  | 0.11 | 0.11 | A | [9 empty] | 717 | 0 | 40 | 0 | 0 | 225 | 0 | 950 | 0 | 614 | 0 | 0 | 0 | 15 |  |  |  |  | 1
2020-01-08 | C53835 | 3 | 저탄소 | SM10CS | 연주종료 | Al 탈산 | T | 38 | 79 | 49450 | 76.68 | D | D | D |  | 1 |  | 1 | 1550 | 1610 | 4800 |  |  | 4800 | 83.21 | 21 | 57687 | 1653 |  | Y | 42 | 30 |  |  |  | 05 |  |  |  | 박지웅 | 2 |  | Y |  |  | Y |  | 103.8 | 12-2 | 61.94 | 0 | A |  | 1637 | 2 | 0.42 | 1589 | 1.71 | 67 | 27 | 329 | 5:29 | 13 | 13 | 0 | 0 |  | 0 | 10 |  | N2 | 2020-01-08 13:30 |  | 15 | 2020-01-08 13:23 | 21 |  |  |  |  | Y | [5 empty] | Y |  |  |  | 1.89 | 0 | [23 empty] | 0.04 | 0 | A | [9 empty] | 0 | 0 | 267 | 67 | 0 | 0 | 0 | 1386 | 0 | 299 | 102 | 0 | 0 | 0 |  |  | 5
2020-01-08 | A56313 | 1 | 고탄소 | AE1055LS |  | Al 탈산 | B | 36 | 59 | 48000 | 74.27 | D | D | D |  | 1 | 1 |  | 1520 | 1527 | 4800 |  |  | 4800 | 56.73 | 10 | 84610 | 1593 |  | Y | 40 | 29 | [15 empty] | 101.55 | 12-4 | 0.48 | 238.95 | A |  | 1593 | 3 | 0.17 | 1548 | 1.25 | 64 | 36 | 252 | 4:12 | 25 | 25 | 17 | 0 |  | 0 |  |  | N2 | 2020-01-08 13:47 | 2020-01-08 14:05 | 18 | 2020-01-08 13:46 | 18 |  |  |  |  | Y |  |  |  | Y | [5 empty] | 0 | 204.03 | [23 empty] | 8.64 | 25.56 | A | [9 empty] | 0 | 0 | 760 | 13 | 0 | 0 | 0 | 373 | 0 | 197 | 0 | 0 | 0 | 39
2020-01-08 | B56265 | 2 | 저탄소 | AE8822H1 |  | Al 탈산 | B | 30 | 68 | 49500 | 96.68 | D | D |  | A | 1 |  | 1 | 1555 | 1566 | 7600 |  |  | 7600 | 90.67 | 10 | 83820 | 1664 |  | Y | 46 | 41 | [7 empty] | 김익규 | 3 |  |  |  |  | Y |  | 92.9 | 11-4 | 0 | 391.36 | A |  | 1656 | 1 | 0.08 | 1570 | 0 | 64 | 36 | 331 | 5:31 | 18 | 19 | 0 | 0 |  | 0 | 0 |  | N2 | 2020-01-08 14:50 | 2020-01-08 15:08 | 18 | 2020-01-08 14:37 | 31 |  |  |  |  | Y |  | Y | Y | [5 empty] | 4.6 | 0 | 27.61 | [23 empty] | 0.25 | 0.25 | A | [9 empty] | 727 | 0 | 294 | 0 | 0 | 230 | 0 | 798 | 0 | 459 | 0 | 0 | 0 | 22
2020-01-08 | C53836 | 3 | 저탄소 | SM10CS | TUNDISH교체전 | Al 탈산 | T | 18 | 63 | 49000 | 82.6 | D | A | A |  | 1 |  | 1 | 1550 | 1613 | 3700 |  |  | 3700 | 42.09 | 32 | 87904 | 1674 | 358 | Y | 45 | 26 | [7 empty] | 박지웅 | 2 |  | N |  |  | Y |  | 88.85 | 11-1 | 56.52 | 0 | A |  | 1647 | 2 | 0.42 | 1587 | 2.73 | 65 | 30 | 360 | 6:00 | 13 | 13 | 0 | 0 |  | 0 |  |  | N2 | 2020-01-08 14:41 |  | 7 | 2020-01-08 14:25 | 23 | [14 empty] | 5.11 | 0 | [23 empty] | 0 | 0 | A | [9 empty] | 0 | 0 | 340 | 0 | 0 | 0 | 0 | 1237 | 0 | 301 | 100 | 0 | 0 | 18 |  |  | 5
2020-01-08 | A56314 | 1 | 고탄소 | AE1055LS |  | Al 탈산 | B | 35 | 34 | 51000 | 74.78 | D | A | A |  | 1 | 1 |  | 1520 | 1533 | 5000 |  |  | 5000 | 49.96 | 12 | 100086 | 1593 |  | Y | 42 | 32 | [7 empty] | 김덕진 | 2 |  | Y | [6 empty] | 0.01 | 285.83 | A |  | 1593 | 3 | 0.19 | 1553 | 1.25 | 69 | 36 | 285 | 4:45 | 25 | 25 | 18 | 0 |  | 0 |  |  | N2 | 2020-01-08 14:50 | 2020-01-08 15:03 | 13 | 2020-01-08 14:48 | 15 |  |  |  |  | Y |  |  |  | Y | [5 empty] | 0 | 149.4 | [23 empty] | 8.64 | 26.77 | A | [9 empty] | 0 | 0 | 713 | 22 | 0 | 0 | 0 | 798 | 0 | 398 | 0 | 0 | 0 | 43
2020-01-08 | B56266 | 2 | 저탄소 | AE8822H1 |  | Al 탈산 | B | 33 | 32 | 52600 | 110.02 | A | A |  | A | 1 |  | 1 | 1555 | 1545 | 7200 |  |  | 7200 | 71.58 | 12 | 100584 | 1615 |  | Y | 46 | 40 | [7 empty] | 임현진 | 2 |  |  |  |  | Y |  | 94.5 | 12-2 | 0 | 338.09 | A |  | 1589 | 1 |  | 1557 | 0.64 | 51 | 14 | 1020 | 17:00 | 18 | 19 | 0 | 0 | 130 | 0 | 0 |  | N2 | 2020-01-08 16:09 | 2020-01-08 16:20 | 10 | 2020-01-08 15:55 | 25 |  |  |  |  | Y |  | Y | Y | [5 empty] | 5 | 0 | 30.89 | [23 empty] | 0.04 | 0.04 | B | [9 empty] | 729 | 0 | 434 | 0 | 0 | 239 | 0 | 798 | 0 | 358 | 0 | 0 | 0 | 11
2020-01-08 | C53837 | 3 | 저탄소 | SNCM26V |  | Al 탈산 | I | 6 | 45 | 51200 | 133.7 | A | A | A |  | 1 |  | 1 | 1560 | 1549 | 11700 |  |  | 11700 | 114.71 | 12 | 102000 | 1665 |  | INGOT | 70 | 55 |  |  | C53835 | 10 |  |  |  | 정종훈 |  |  |  | Y |  | Y |  | 105.65 | 13-1 | 456.88 | 0 | A |  | 1647 | 2 | 0.43 | 1584 | 1.43 | 84 |  | 371 | 6:11 | 20 | 20 | 0 | 0 |  | 0 |  |  | N2 | 2020-01-08 16:40 |  | 19 | 2020-01-08 16:20 | [5 empty] | Y | [5 empty] | N |  |  | 4 | 5.22 | 0 | [18 empty] | 1 |  |  |  |  | 0 | 0 | B | [9 empty] | 412 | 1693 | 0 | 623 | 0 | 0 | 0 | 1065 | 0 | 300 | 200 | 0 | 0 | 0
2020-01-08 | A56315 | 1 | 고탄소 | AE1055LS | TUNDISH교체전 | Al 탈산 | B | 20 | 5 | 51100 | 73.83 | A | A | A |  | 1 | 1 |  | 1520 | 1542 | 4300 |  |  | 4300 | 50.48 | 11 | 85181 | 1594 |  | Y | 40 | 29 |  |  | A56312 |  |  |  |  | 정용태 | 3 |  | Y |  |  |  |  | 99.75 | 13-4 | 0 | 234.9 | A |  | 1594 | 3 | 0.17 | 1545 | 1.44 | 61 | 30 | 272 | 4:32 | 25 | 25 | 19 | 0 |  | 0 |  |  | N2 | 2020-01-08 15:51 | 2020-01-08 16:08 | 17 | 2020-01-08 15:51 | 17 |  |  |  |  | Y |  |  |  | Y | [5 empty] | 0 | 145.71 | [23 empty] | 13.06 | 27.35 | B | [9 empty] | 23 | 0 | 820 | 21 | 0 | 0 | 0 | 793 | 0 | 544 | 0 | 0 | 0 | 69
2020-01-08 | B56267 | 2 | 저탄소 | AE8822H1 |  | Al 탈산 | B | 31 | 59 | 50450 | 91.57 | A | A |  | A | 1 |  | 1 | 1555 | 1545 | 7500 |  |  | 7500 | 74.56 | 12 | 100584 | 1617 |  | Y | 44 | 39 | [7 empty] | 임현진 | 2 |  |  |  |  | Y |  | 94.05 | 11-6 | 0 | 256.49 | A |  | 1629 | 1 | 0.11 | 1557 | 1.68 | 51 | 11 | 290 | 4:50 | 18 | 19 | 0 | 0 |  | 0 | 0 |  | N2 | 2020-01-08 16:55 | 2020-01-08 17:18 | 23 | 2020-01-08 16:44 | 34 |  |  |  |  | Y |  | Y | Y | [5 empty] | 4.6 | 0 | 29.07 | [23 empty] | 0.1 | 0.1 | B |  |  | 9.168 | 28.158 | 50.565 | 0.276 | 5.515 | 1.795 | 1458.08 | 653 | 0 | 92 | 0 | 0 | 220 | 0 | 653 | 0 | 157 | 0 | 0 | 0 | 5
2020-01-08 | A56316 | 1 | 저탄소 | SCR420HD | TUNDISH교체 | Al 탈산 | B | 21 | 59 | 47300 | 74.65 | A | A | A |  | 1 | 1 |  | 1540 | 1539 | 6800 |  |  | 6800 | 66.97 | 12 | 101532 | 1640 |  | Y | 43 | 38 |  |  | A56313 |  |  |  |  | 정용태 | 3 |  | Y |  |  |  |  | 102.3 | 12-5 | 0 | 334.62 | A |  | 1640 | 3 | 0.2 | 1606 | 1.17 | 97 | 38 | 266 | 4:26 | 13 | 16 | 20 | 0 |  | 0 |  |  | N2 | 2020-01-08 16:57 | 2020-01-08 17:29 | 32 | 2020-01-08 16:55 | 35 |  |  |  |  | Y |  |  |  | N | [5 empty] | 0 | 142.87 | [19 empty] | 2.03 |  |  |  | 14.34 | 27.35 | A | [9 empty] | 505 | 1053 | 0 | 0 | 0 | 0 | 0 | 299 | 0 | 300 | 0 | 0 | 0 | 9 |  |  |  |  | 1
2020-01-08 | C53838 | 3 | 저탄소 | SCR420HD |  | Al 탈산 | B | 37 | 68 | 47000 | 110.22 | A | A | A |  | 1 |  | 1 | 1550 | 1556 | 9600 |  |  | 9600 | 70.91 | 16 | 135376 | 1659 |  | Y | 58 | 51 | [7 empty] | 도주용 | 2 |  |  |  |  | N | 4 | 116.05 | 13-6 | 84.08 | 127.8 | A |  | 1651 | 2 | 0.39 | 1578 | 2.81 | 69 | 33 | 489 | 8:09 | 13 | 13 | 0 | 0 |  | 0 |  |  | N2 | 2020-01-08 17:57 | 2020-01-08 18:37 | 40 | 2020-01-08 17:30 | 68 |  |  |  |  | Y | [5 empty] | N |  |  | 3 | 1.67 | 1.84 | [23 empty] | 0 | 0 | A |  |  | 9.276 | 31.449 | 48.611 | 0.312 | 5.24 | 1.545 | 1474.13 | 435 | 1441 | 630 | 407 | 0 | 0 | 0 | 1283 | 0 | 0 | 0 | 0 | 0 | 0 |  |  | 5
2020-01-08 | B56268 | 2 | 저탄소 | AE8822H1 |  | Al 탈산 | B | 36 | 60 | 48500 | 94.28 | A | A |  | A | 1 |  | 1 | 1555 | 1565 | 6400 |  |  | 6400 | 76.35 | 10 | 83820 | 1664 |  | Y | 37 | 31 | [7 empty] | 임현진 | 2 |  |  |  |  | Y |  | 100.9 | 12-3 | 0 | 307.05 | A |  | 1646 | 1 | 0.08 | 1579 | 1.42 | 73 | 27 | 362 | 6:02 | 18 | 18 | 0 | 0 |  | 0 | 0 |  | N2 | 2020-01-08 18:01 | 2020-01-08 18:17 | 16 | 2020-01-08 17:47 | 30 |  |  |  |  | Y |  | Y | Y | [5 empty] | 5 | 0 | 18.84 | [23 empty] | 0.15 | 0.15 | A | [9 empty] | 702 | 0 | 381 | 0 | 0 | 273 | 0 | 805 | 0 | 157 | 0 | 0 | 0 | 25
2020-01-08 | A56317 | 1 | 중탄소 | DCK45M2 | 연주시작 | Si 탈산 | T | 32 | 14 | 49700 | 145.55 | A | A | A |  | 1 | 1 |  | 1530 | 1537 | 9600 |  |  | 9600 | 97.08 | 36 | 98892 | 1648 |  | Y | 80 | 53 | A56314.15 두히트 잔강 처리함. |  | A56314 |  |  |  |  | 정용태 | 3 |  | Y | Y |  |  |  | 109.95 | 14-3 | 308 | 102.59 | A |  | 1638 | 3 | 0.21 | 1585 | 0.73 | 94 | 42 | 1486 | 24:46 | 15 | 20 | 21 | 0 |  | 0 |  |  | AR | 2020-01-08 19:10 |  | 67 | 2020-01-08 19:03 | 74 |  |  |  |  | Y | [9 empty] | 10.37 | 500 | [23 empty] | 20.29 | 0 | A | [9 empty] | 0 | 0 | 77 | 22 | 0 | 0 | 0 | 298 | 0 | 298 | 0 | 0 | 0 | 45 |  |  | 12 |  | 1
2020-01-08 | B56269 | 2 | 저탄소 | AE8822H1 |  | Al 탈산 | B | 30 | 69 | 47600 | 93.13 | A | A |  | A | 1 |  | 1 | 1555 | 1566 | 6300 |  |  | 6300 | 62.63 | 12 | 100584 | 1635 |  | Y | 42 | 31 |  |  | C53837 | 02 |  |  |  | 임현진 | 2 |  |  |  |  | Y |  | 108.6 | 12-9 | 0 | 319.1 | A |  | 1618 | 1 | 0.1 | 1556 | 1.17 | 50 | 20 | 343 | 5:43 | 18 | 19 | 0 | 0 |  | 0 | 0 |  | N2 | 2020-01-08 19:10 | 2020-01-08 19:23 | 13 | 2020-01-08 19:00 | 23 |  |  |  |  | Y |  | Y | Y | [5 empty] | 5 | 0 | 31.78 | [23 empty] | 0.15 | 0.15 | A | [9 empty] | 424 | 0 | 314 | 0 | 0 | 239 | 0 | 861 | 0 | 255 | 0 | 0 | 0 | 55
2020-01-08 | C53839 | 3 | 저탄소 | SCR420HON |  | Al 탈산 | B | 38 | 80 | 49450 | 98.42 | A | A | A |  | 1 |  | 1 | 1550 | 1560 | 7500 |  |  | 7500 | 147.74 | 6 | 50766 | 1646 |  | Y | 52 | 38 | [7 empty] | 정종훈 | 2 | [6 empty] | 95.95 | 11-5 | 0.13 | 324.06 | A |  | 1643 | 2 | 0.43 | 1565 | 2.64 | 55 | 23 | 432 | 7:12 | 16 | 17 | 0 | 0 |  | 0 | 0 |  | N2 | 2020-01-08 19:30 | 2020-01-08 19:43 | 12 | 2020-01-08 19:09 | 34 |  |  |  |  | Y | [9 empty] | 0 | 4.72 | [23 empty] | 0.18 | 0.18 | A |  |  | 20.358 | 12.392 | 59.16 | 0.203 | 2.905 | 4.774 | 1837.05 | 777 | 821 | 23 | 134 | 0 | 0 | 0 | 987 | 0 | 300 | 301 | 0 | 0 | 5
2020-01-08 | A56318 | 1 | 저탄소 | SCR420HON |  | Al 탈산 | B | 35 | 35 | 51800 | 89.37 | A | A | A |  | 1 | 1 |  | 1540 | 1583 | 6000 |  |  | 6000 | 59.09 | 12 | 101532 | 1620 |  | Y | 44 | 36 |  |  | A56316 |  |  |  |  | 정용태 | 3 |  |  | Y |  | Y |  | 104.5 | 13-2 | 0 | 389.89 | A |  | 1620 | 3 | 0.19 | 1586 | 0.77 | 76 | 31 | 276 | 4:36 | 16 | 20 | 22 | 0 |  | 0 |  |  | N2 | 2020-01-08 20:03 | 2020-01-08 20:37 | 34 | 2020-01-08 20:01 | 36 |  |  |  |  | Y |  |  |  | Y | [5 empty] | 0 | 254.21 | [23 empty] | 0.09 | 5.33 | A | [9 empty] | 1206 | 425 | 0 | 23 | 0 | 0 | 0 | 298 | 0 | 295 | 0 | 0 | 0 | 9 |  |  | 7
2020-01-08 | B56270 | 2 | 저탄소 | AE8822H1 |  | Al 탈산 | B | 33 | 33 | 52050 | 98.53 | A | A |  | A | 1 |  | 1 | 1555 | 1554 | 7200 |  |  | 7200 | 71.58 | 12 | 100584 | 1647 | 360 | Y | 45 | 40 | [7 empty] | 임현진 | 2 |  |  |  |  | Y |  | 100.05 | 12-8 | 0 | 314.19 | A |  | 1629 | 1 | 0.1 | 1564 | 0 | 58 | 24 | 352 | 5:52 | 18 | 19 | 0 | 0 |  | 0 | 0 |  | N2 | 2020-01-08 20:20 | 2020-01-08 20:32 | 12 | 2020-01-08 20:10 | 22 |  |  |  |  | Y |  | Y | Y | [5 empty] | 4.5 | 0 | 23.44 | [23 empty] | 0.24 | 0.24 | A | [9 empty] | 847 | 0 | 439 | 0 | 0 | 259 | 0 | 585 | 0 | 150 | 0 | 0 | 0 | 24
2020-01-08 | C53840 | 3 | 중탄소 | DCK45M2 | 연주종료 | Si 탈산 | T | 18 | 64 | 48750 | 95.05 | A | A | A |  | 1 |  | 1 | 1535 | 1535 | 7800 |  |  | 7800 | 86.04 | 33 | 90651 | 1644 | 362 | N | 55 | 42 | [7 empty] | 도주용 | 2 |  |  |  |  | Y | 4 | 96.45 | 11-8 | 343.84 | 0 | A |  | 1623 | 2 | 0.44 | 1564 | 2.03 | 73 | 26 | 439 | 7:19 | 15 | 15 | 0 | 0 |  | 0 |  |  | AR | 2020-01-08 20:39 |  | 53 | 2020-01-08 20:28 | 64 | [14 empty] | 10.07 | 0.15 | [23 empty] | 0 | 0 | A | [9 empty] | 125 | 0 | 803 | 0 | 0 | 0 | 0 | 1499 | 0 | 0 | 0 | 0 | 0 | 45 |  |  | 7
2020-01-08 | A56319 | 1 | 저탄소 | SCR420HON |  | Al 탈산 | B | 20 | 6 | 51600 | 103.13 | A | A |  | A | 1 |  | 1 | 1540 | 1601 | 6700 |  |  | 6700 | 65.99 | 12 | 101532 | 1614 | 362 | Y | 48 | 41 |  |  | C53838 |  |  |  |  | 정용태 | 3 |  |  | Y | [5 empty] | 0 | 269.2 | A |  | 1643 | 1 | 0.09 | 1585 | 1.37 | 75 | 35 | 320 | 5:20 | 16 | 17 | 0 | 0 |  | 0 | 0 |  | N2 | 2020-01-08 21:16 | 2020-01-08 21:32 | 16 | 2020-01-08 20:58 | 34 |  |  |  |  | Y | [9 empty] | 0 | 13.58 | [23 empty] | 0.23 | 0.23 | A | [9 empty] | 896 | 689 | 0 | 82 | 0 | 0 | 0 | 695 | 0 | 595 | 197 | 0 | 0 | 0
2020-01-08 | B56271 | 2 | 저탄소 | AE8822H1 |  | Al 탈산 | B | 31 | 60 | 50250 | 83.5 | A | A | A |  | 1 | 1 |  | 1555 | 1554 | 7100 |  |  | 7100 | 70.59 | 12 | 100584 | 1595 |  | Y | 46 | 38 | [7 empty] | 임현진 | 2 |  |  |  |  | Y |  | 103.35 | 12-5 | 0 | 334.77 | A |  | 1595 | 3 | 0.2 | 1571 | 0.63 | 65 | 24 | 292 | 4:52 | 18 | 18 | 23 | 0 |  | 0 |  |  | N2 | 2020-01-08 21:09 | 2020-01-08 21:36 | 27 | 2020-01-08 21:09 | 28 | [14 empty] | 0 | 12.87 | [23 empty] | 0.09 | 20.74 | A | [9 empty] | 755 | 54 | 0 | 57 | 0 | 259 | 0 | 805 | 0 | 155 | 0 | 0 | 0 | 38
2020-01-08 | C53841 | 3 | 중탄소 | DCK45M2 | 연주종료 | Si 탈산 | T | 6 | 46 | 51900 | 87.48 | A | A | A |  | 1 |  | 1 | 1535 | 1558 | 6500 |  |  | 6500 | 49.3 | 48 | 131856 | 1641 |  | Y | 48 | 35 | [7 empty] | 정종훈 | 2 |  |  |  |  | Y |  | 99.1 | 12-4 | 278.88 | 0.11 | A |  | 1620 | 2 | 0.44 | 1562 | 1.93 | 71 | 21 | 387 | 6:27 | 15 | 15 | 0 | 0 |  | 0 |  |  | AR | 2020-01-08 21:37 |  | 61 | 2020-01-08 21:28 | 70 | [14 empty] | 5.43 | 0 | [23 empty] | 0 | 0 | A | [9 empty] | 125 | 0 | 764 | 0 | 0 | 0 | 0 | 821 | 0 | 0 | 0 | 0 | 0 | 0
2020-01-08 | A56320 | 1 | 저탄소 | SCR420HON |  | Al 탈산 | B | 21 | 60 | 47800 | 95.42 | A | A |  | A | 1 |  | 1 | 1540 | 1563 | 6800 |  |  | 6800 | 80.37 | 10 | 84610 | 1621 |  | Y | 44 | 38 |  |  | C53839 |  |  |  |  | 정용태 | 3 |  |  | Y |  |  |  | 104.3 | 12-6 | 0 | 338.02 | A |  | 1634 | 1 | 0.1 | 1575 | 1.29 | 65 | 26 | 245 | 4:05 | 16 | 17 | 0 | 0 |  | 0 | 0 |  | N2 | 2020-01-08 22:09 | 2020-01-08 22:34 | 25 | 2020-01-08 21:53 | 41 | [14 empty] | 0 | 16.66 | [23 empty] | 0.07 | 0.07 | A | [9 empty] | 1500 | 263 | 0 | 235 | 0 | 0 | 0 | 297 | 0 | 299 | 0 | 0 | 0 | 0 |  |  | 5
2020-01-08 | B56272 | 2 | 저탄소 | AE8822H1 |  | Al 탈산 | B | 36 | 61 | 48500 | 75.83 | A | A | B |  | 1 | 1 |  | 1555 | 1604 | 4800 |  |  | 4800 | 47.72 | 12 | 100584 | 1614 |  | Y | 38 | 30 | [7 empty] | 임현진 | 2 |  |  |  |  | Y |  |  |  | 0 | 239.26 | A |  | 1614 | 3 | 0.21 | 1569 | 1.22 | 63 | 24 | 274 | 4:34 | 18 | 19 | 24 | 0 |  | 0 |  |  | N2 | 2020-01-08 22:06 | 2020-01-08 22:39 | 33 | 2020-01-08 22:04 | 35 | [14 empty] | 0 | 217.05 | [23 empty] | 0.02 | 0 | A | [9 empty] | 838 | 35 | 372 | 44 | 0 | 242 | 0 | 798 | 0 | 155 | 0 | 0 | 0 | 46 |  |  | 4
2020-01-08 | C53842 | 3 | 저탄소 | AE8822H1 |  | Al 탈산 | B | 37 | 69 | 47800 | 109.43 | A | B | B |  | 1 |  | 1 | 1550 | 1587 | 8100 |  |  | 8100 | 80.53 | 12 | 100584 | 1648 | 361 | Y | 50 | 44 | [7 empty] | 도주용 | 2 |  | N |  |  | Y | 4 | 105.1 | 12-5 | 0 | 147.42 | A |  | 1638 | 2 | 0.45 | 1571 | 1.4 | 65 | 26 | 419 | 6:59 | 18 | 18 | 0 | 0 |  | 0 | 10 |  | N2 | 2020-01-08 23:12 | 2020-01-08 23:39 | 26 | 2020-01-08 23:01 | 38 |  |  |  |  | Y | [5 empty] | N |  |  |  | 9.6 | 0 | [23 empty] | 0.95 | 0 | B | [9 empty] | 937 | 0 | 974 | 0 | 0 | 0 | 0 | 1093 | 0 | 300 | 100 | 0 | 0 | 44 |  |  | 12
2020-01-08 | A56321 | 1 | 중탄소 | P-DCK45M2 | 연주종료 | Al 탈산 | T | 30 | 70 | 47500 | 87.98 | A | B | B |  | 1 | 1 |  | 1530 | 1560 | 4800 |  |  | 4800 | 83.21 | 21 | 57687 | 1604 |  | Y | 45 | 34 | [7 empty] | 정용태 | 3 |  |  | Y |  |  |  | 98.25 | 11-9 | 295.82 | 0 | A |  | 1612 | 3 | 0.25 | 1570 | 1 | 79 | 39 | 279 | 4:39 | 25 | 26 | 25 | 0 |  | 0 |  |  | AR | 2020-01-08 23:04 |  | 40 | 2020-01-08 23:02 | 42 |  |  |  |  | Y |  |  |  | Y | [5 empty] | 124.71 | 72.36 | [23 empty] | 1.78 | 0 | A |  |  | 9.43 | 25.395 | 52.889 | 0.374 | 5.608 | 2.082 | 1468.51 | 144 | 0 | 735 | 44 | 0 | 0 | 0 | 655 | 0 | 540 | 0 | 0 | 0 | 14 |  |  | 7 | 0.0345
2020-01-08 | B56273 | 2 | 저탄소 | SCR420HON |  | Al 탈산 | B | 19 | 1 | 51300 | 95.32 | A | B |  | B | 1 |  | 1 | 1555 | 1594 | 6900 |  |  | 6900 | 81.55 | 10 | 84610 | 1644 | 355 | Y | 45 | 33 |  |  | A56318 | 02 |  |  |  | 임현진 | 2 |  |  |  |  | Y |  | 97.5 | 13-2 | 0 | 224.11 | A |  | 1641 | 1 | 0.12 | 1574 | 1.57 | 64 | 22 | 229 | 3:49 | 16 | 17 | 0 | 0 |  | 0 | 0 |  | N2 | 2020-01-08 23:29 | 2020-01-08 23:38 | 8 | 2020-01-08 23:14 | 24 |  |  |  |  | Y | [8 empty] | 4.5 | 0 | 29.57 | [23 empty] | 0.08 | 0.08 | A | [9 empty] | 1142 | 406 | 30 | 0 | 0 | 234 | 0 | 499 | 0 | 156 | 0 | 0 | 0 | 0 |  |  | 5
2020-01-08 | A56322 | 1 | 중탄소 | P-DCK45M2 | 연주종료 | Al 탈산 | T | 35 | 36 | 51700 | 100.52 | B | B | B |  | 1 | 1 |  | 1530 | 1570 | 4900 |  |  | 4900 | 54.05 | 33 | 90651 | 1636 | 351 | Y | 42 | 31 | [7 empty] | 이호남 | 2 |  |  |  |  | Y |  | 98 | 12-5 | 217.31 | 0 | A |  | 1629 | 3 | 0.24 | 1578 | 0.91 | 87 | 51 | 254 | 4:14 | 25 | 25 | 26 | 0 |  | 0 |  |  | AR | 2020-01-09 00:17 |  | 37 | 2020-01-09 00:15 | 39 |  |  |  |  | Y |  |  |  | Y | [5 empty] | 123.25 | 179.72 | [23 empty] | 1.89 | 0 | A |  |  | 8.39 | 26.518 | 52.581 | 0.259 | 6.267 | 1.982 | 1450.88 | 148 | 0 | 719 | 25 | 0 | 0 | 0 | 498 | 0 | 477 | 0 | 0 | 0 | 19 |  |  | 7 | 0.025
2020-01-08 | C53843 | 3 | 저탄소 | AE8822H1 |  | Al 탈산 | B | 38 | 81 | 49150 | 114.25 | B | B | B |  | 1 |  | 1 | 1550 | 1529 | 8700 |  |  | 8700 | 86.49 | 12 | 100584 | 1635 |  | Y | 64 | 45 |  |  | C53840 | 07 |  |  |  | 박재승 | 3 |  | N | Y |  | Y |  | 105.75 | 12-4 | 0 | 400.51 | A |  | 1625 | 2 | 0.42 | 1568 | 1.5 | 62 | 21 | 407 | 6:47 | 18 | 18 | 0 | 0 |  | 0 | 10 |  | N2 | 2020-01-09 00:34 | 2020-01-09 00:50 | 16 | 2020-01-09 00:20 | 29 |  |  |  |  | Y | [5 empty] | N |  |  |  | 5.37 | 0 | [23 empty] | 0.95 | 0 | A | [9 empty] | 744 | 0 | 491 | 396 | 0 | 0 | 0 | 545 | 0 | 299 | 50 | 0 | 0 | 19 |  |  | 7
2020-01-08 | B56274 | 2 | 저탄소 | SCR420HON |  | Al 탈산 | B | 33 | 34 | 51950 | 87.52 | B | B |  | B | 1 |  | 1 | 1555 | 1564 | 7500 |  |  | 7500 | 73.87 | 12 | 101532 | 1635 |  | Y | 45 | 40 |  |  | A56319 | 05 |  |  |  | 최남길 | 2 |  |  |  |  | N |  | 108.15 | 13-6 | 0 | 311.57 | A |  | 1632 | 1 | 0.09 | 1577 | 1.36 | 67 | 31 | 223 | 3:43 | 16 | 17 | 0 | 0 |  | 0 | 0 |  | N2 | 2020-01-09 00:35 | 2020-01-09 00:41 | 6 | 2020-01-09 00:26 | 15 |  |  |  |  | Y | [8 empty] | 4 | 0 | 23.16 | [23 empty] | 0.07 | 0.07 | B | [9 empty] | 1437 | 334 | 72 | 0 | 0 | 231 | 0 | 660 | 0 | 0 | 0 | 0 | 0 | 0 |  |  | 5
2020-01-08 | C53844 | 3 | 저탄소 | AE8822H1 | TUNDISH교체전 | Al 탈산 | B | 18 | 65 | 48750 | 104.82 | B | B | B |  | 1 |  | 1 | 1550 | 1550 | 8100 |  |  | 8100 | 74.96 | 14 | 108064 | 1659 |  | Y | 63 | 42 |  |  | C53841 | 07 |  |  |  | 박재승 | 3 |  |  | Y |  | Y |  | 99.6 | 12-1 | 4.2 | 251.76 | A |  | 1642 | 2 | 0.42 | 1581 | 1.85 | 75 | 35 | 416 | 6:56 | 18 | 18 | 0 | 0 |  | 0 | 7 |  | N2 | 2020-01-09 01:43 | 2020-01-09 02:02 | 19 | 2020-01-09 01:33 | 29 |  |  |  |  | Y | [5 empty] | N |  |  |  | 2.36 | 0.84 | [23 empty] | 0.95 | 0 | B | [9 empty] | 737 | 0 | 458 | 470 | 0 | 0 | 0 | 401 | 0 | 300 | 0 | 0 | 0 | 20 |  |  | 7
2020-01-08 | A56323 | 1 | 중탄소 | P-DCK45M2 | 연주종료 | Al 탈산 | T | 20 | 7 | 51600 | 83.38 | B | B | B |  | 1 | 1 |  | 1530 | 1552 | 5300 |  |  | 5300 | 58.47 | 33 | 90651 | 1609 |  | Y | 41 | 35 | [7 empty] | 이호남 | 2 |  |  |  |  | Y |  | 98.7 | 13-2 | 159.93 | 0 | A |  | 1614 | 3 | 0.24 | 1570 | 1.1 | 79 | 40 | 250 | 4:10 | 25 | 25 | 27 | 0 |  | 0 |  |  | AR | 2020-01-09 01:21 |  | 47 | 2020-01-09 01:19 | 49 |  |  |  |  | Y |  |  |  | Y | [5 empty] | 119.89 | 72.37 | [23 empty] | 1.98 | 0 | A |  |  | 8.208 | 25.228 | 54.558 | 0.229 | 6.646 | 2.162 | 1773.63 | 181 | 0 | 756 | 23 | 0 | 0 | 0 | 665 | 0 | 603 | 0 | 0 | 0 | 35 |  |  | 7 | 0.028
2020-01-08 | B56275 | 2 | 저탄소 | SCR420HON |  | Al 탈산 | B | 31 | 61 | 49700 | 83.98 | B | B |  | B | 1 |  | 1 | 1555 | 1577 | 7000 |  |  | 7000 | 68.94 | 12 | 101532 | 1647 |  | Y | 41 | 37 |  |  | A56320 | 04 |  |  |  | 최남길 | 2 |  |  |  |  | Y |  | 105.9 | 12-8 | 0 | 224.87 | A |  | 1640 | 1 | 0.08 | 1582 | 1.53 | 72 | 33 | 226 | 3:46 | 16 | 17 | 0 | 0 |  | 0 | 0 |  | N2 | 2020-01-09 01:35 | 2020-01-09 02:00 | 24 | 2020-01-09 01:24 | 36 |  |  |  |  | Y | [8 empty] | 4 | 0 | 19.03 | [23 empty] | 0.05 | 0.05 | B | [9 empty] | 859 | 710 | 50 | 10 | 0 | 175 | 0 | 946 | 0 | 342 | 0 | 0 | 0 | 0 |  |  | 5
2020-01-08 | A56324 | 1 | 중탄소 | P-DCK45M2 | TUNDISH교체전 | Al 탈산 | T | 21 | 61 | 48400 | 99.85 | B | B | B |  | 1 | 1 |  | 1530 | 1572 | 5000 |  |  | 5000 | 60.67 | 30 | 82410 | 1618 |  | Y | 41 | 32 | [7 empty] | 이호남 | 2 |  |  | Y |  |  |  | 95.85 | 11-8 | 210.61 | 0 | A |  | 1617 | 3 | 0.21 | 1571 | 0.78 | 80 | 41 | 256 | 4:16 | 25 | 27 | 28 | 0 |  | 0 |  |  | AR | 2020-01-09 02:38 |  | 43 | 2020-01-09 02:38 | 43 |  |  |  |  | Y |  |  |  | Y | [5 empty] | 192.43 | 75.04 | [23 empty] | 1.82 | 0 | A |  |  | 8.779 | 25.939 | 53.073 | 0.229 | 6.045 | 2.046 | 1450.88 | 194 | 0 | 760 | 15 | 0 | 0 | 0 | 459 | 0 | 448 | 0 | 0 | 0 | 38 |  |  | 7 | 0.0502
2020-01-08 | B56276 | 2 | 저탄소 | SCR420HON |  | Al 탈산 | B | 36 | 62 | 49950 | 93.72 | B | B |  | B | 1 |  | 1 | 1555 | 1555 | 7800 |  |  | 7800 | 76.82 | 12 | 101532 | 1656 |  | Y | 50 | 40 |  |  | B56273 | 01 |  |  |  | 최남길 | 2 |  |  |  |  | Y |  | 104.65 | 12-6 | 0 | 116.56 | A |  | 1640 | 1 | 0.08 | 1587 | 1.33 | 77 | 43 | 182 | 3:02 | 16 | 17 | 0 | 0 |  | 0 | 0 |  | N2 | 2020-01-09 02:43 | 2020-01-09 03:03 | 20 | 2020-01-09 02:32 | 31 |  |  |  |  | Y | [8 empty] | 4.2 | 0 | 23.09 | [23 empty] | 0.06 | 0.06 | A | [9 empty] | 0 | 1407 | 0 | 713 | 0 | 176 | 0 | 689 | 0 | 0 | 0 | 0 | 0 | 0 |  |  | 5
2020-01-08 | C53845 | 3 | 중탄소 | AE4340 | TUNDISH교체 | Al 탈산 | B | 6 | 47 | 51050 | 106.28 | B | B | B |  | 1 |  | 1 | 1535 | 1543 | 8700 |  |  | 8700 | 92.79 | 11 | 93764 | 1649 |  | Y | 61 | 46 | [7 empty] | 박재승 | 3 |  |  |  |  | Y |  | 97.1 | 12-2 | 287.26 | 0 | A |  | 1644 | 2 | 0.42 | 1578 | 1.89 | 89 | 36 | 380 | 6:20 | 18 | 20 | 0 | 0 |  | 0 | 10 |  | AR | 2020-01-09 02:59 | 2020-01-09 03:33 | 34 | 2020-01-09 02:49 | 44 |  |  |  |  | Y | [5 empty] | N |  |  |  | 6.43 | 0 | [19 empty] | 2.22 |  |  |  | 0.95 | 0 | A | [9 empty] | 912 | 0 | 441 | 0 | 0 | 0 | 0 | 399 | 0 | 300 | 0 | 0 | 0 | 25 |  |  | 5 |  | 1
2020-01-08 | A56325 | 1 | 저탄소 | SCR420HON |  | Al 탈산 | B | 30 | 71 | 47600 | 90.55 | B | B | B |  | 1 | 1 |  | 1540 | 1583 | 5500 |  |  | 5500 | 54.17 | 12 | 101532 | 1628 |  | Y | 45 | 31 | [7 empty] | 이호남 | 2 |  | N | Y |  |  |  | 105.3 | 12-5 | 28.73 | 264.45 | A |  | 1615 | 3 | 0.23 | 1583 | 0.73 | 73 | 39 | 244 | 4:04 | 16 | 19 | 29 | 0 |  | 0 |  |  | N2 | 2020-01-09 03:27 | 2020-01-09 03:58 | 31 | 2020-01-09 03:24 | 34 |  |  |  |  | Y |  |  |  | Y | [5 empty] | 0 | 286.81 | [23 empty] | 0.06 | 0 | A | [9 empty] | 1218 | 428 | 0 | 22 | 0 | 0 | 0 | 297 | 0 | 296 | 0 | 0 | 0 | 5 |  |  | 4
2020-01-08 | B56277 | 2 | 중탄소 | AE4340 |  | Al 탈산 | B | 19 | 2 | 54750 | 107.4 | B | B |  | B | 1 |  | 1 | 1540 | 1536 | 8200 |  |  | 8200 | 87.09 | 11 | 94160 | 1616 |  | Y | 49 | 41 | B56274 잔강7톤 A56325 줌 |  | A56322 | 03 |  |  |  | 최남길 | [5 empty] | Y |  | 110.05 | 14-6 | 151.35 | 0 | A |  | 1621 | 1 | 0.08 | 1561 | 1.11 | 72 | 30 | 199 | 3:19 | 18 | 19 | 0 | 0 |  | 0 | 0 |  | AR | 2020-01-09 03:57 | 2020-01-09 04:35 | 37 | 2020-01-09 03:44 | 51 |  |  |  |  | Y |  | Y | Y | [5 empty] | 3.5 | 18.49 | 0 | [20 empty] | 1.14 |  |  | 0.03 | 0.03 | A | [9 empty] | 1032 | 0 | 501 | 0 | 0 | 209 | 0 | 730 | 0 | 0 | 0 | 0 | 0 | 42 |  |  | 4
2020-01-08 | C53846 | 3 | 고탄소 | KWH1I |  | Al 탈산 | I | 37 | 70 | 47800 | 101.12 | B | B | B |  | 1 |  | 1 | 1560 | 1570 | 6400 |  |  | 6400 | 68.67 | 4 | 93200 | 1634 |  | INGOT | 43 | 36 | [7 empty] | 박재승 | [5 empty] | Y |  | 0 | 10-1 | 259.96 | 0 | A |  | 1623 | 2 | 0.44 | 1560 | 1.31 | 79 |  | 390 | 6:30 | 20 | 20 | 0 | 0 |  | 0 | 10 |  | N2 | 2020-01-09 04:02 |  | 20 | 2020-01-09 03:52 | [5 empty] | Y | [5 empty] | N |  |  |  | 8.69 | 0 | [18 empty] | 1.1 |  |  |  |  | 0.95 | 0 | A | [9 empty] | 0 | 0 | 10 | 0 | 0 | 0 | 0 | 606 | 0 | 299 | 78 | 0 | 0 | 60
2020-01-08 | A56326 | 1 | 저탄소 | SCR420HON |  | Al 탈산 | B | 35 | 37 | 51400 | 81.55 | B | B | B |  | 1 | 1 |  | 1540 | 1559 | 5500 |  |  | 5500 | 54.17 | 12 | 101532 | 1618 |  | Y | 42 | 30 | [15 empty] | 106.1 | 13-3 | 0 | 288.07 | A |  | 1614 | 3 | 0.31 | 1583 | 0.82 | 73 | 33 | 312 | 5:12 | 16 | 21 | 30 | 0 |  | 0 |  |  | N2 | 2020-01-09 04:23 | 2020-01-09 04:55 | 32 | 2020-01-09 04:21 | 34 |  |  |  |  | Y |  |  |  | Y | [5 empty] | 0 | 244.18 | [23 empty] | 6.56 | 0.17 | B | [9 empty] | 1369 | 264 | 0 | 0 | 0 | 0 | 0 | 299 | 0 | 299 | 0 | 0 | 0 | 0 |  |  | 7
2020-01-08 | B56278 | 2 | 중탄소 | AE4340 |  | Al 탈산 | B | 33 | 35 | 51800 | 101.92 | B | B |  | B | 1 |  | 1 | 1540 | 1555 | 8200 |  |  | 8200 | 55.12 | 19 | 148761 | 1594 |  | Y | 51 | 42 | B56275 잔강7톤 A56326 줌 |  | A56323 | 05 |  |  |  | 최남길 | 2 |  |  |  |  | Y |  | 108.2 | 13-6 | 188.03 | 0 | A |  | 1625 | 1 | 0.06 | 1562 | 1.41 | 73 | 35 | 207 | 3:27 | 18 | 22 | 0 | 0 |  | 0 | 0 |  | AR | 2020-01-09 04:59 | 2020-01-09 05:40 | 41 | 2020-01-09 04:47 | 53 |  |  |  |  | Y |  | Y | Y | [5 empty] | 3.5 | 16.26 | 0 | [20 empty] | 0.74 |  |  | 0.04 | 0.04 | A | [9 empty] | 1065 | 0 | 32 | 0 | 0 | 190 | 0 | 753 | 0 | 0 | 0 | 0 | 0 | 22 |  |  | 5
2020-01-08 | C53847 | 3 | 저탄소 | SCR420HC | 연주시작 | Al 탈산 | T | 38 | 82 | 48700 | 144.95 | B | B | B |  | 1 |  | 1 | 1550 | 1543 | 10500 |  |  | 10500 | 109.21 | 35 | 96145 | 1667 |  | Y | 82 | 54 | [7 empty] | 박재승 | 3 |  |  |  |  | Y |  | 101.2 | 11-9 | 0 | 482.6 | A |  | 1675 | 2 | 0.44 | 1597 | 2.29 | 86 | 47 | 561 | 9:21 | 13 | 13 | 0 | 0 |  | 0 | 10 |  | N2 | 2020-01-09 05:58 |  | 10 | 2020-01-09 05:30 | 39 |  |  |  |  | Y | [5 empty] | Y |  |  |  | 6.41 | 0 | [23 empty] | 0.95 | 0 | A | [9 empty] | 1091 | 585 | 20 | 0 | 0 | 0 | 0 | 692 | 0 | 301 | 100 | 0 | 0 | 15 |  |  | 9 |  | 1
2020-01-08 | A56327 | 1 | 저탄소 | SCR420HON |  | Al 탈산 | B | 20 | 8 | 51300 | 90.22 | B | B | B |  | 1 | 1 |  | 1540 | 1533 | 6200 |  |  | 6200 | 61.06 | 12 | 101532 | 1617 |  | Y | 42 | 34 | [15 empty] | 103.25 | 13-7 | 0 | 195.84 | A |  | 1608 | 3 | 0.24 | 1576 | 0.68 | 66 | 31 | 312 | 5:12 | 16 | 19 | 31 | 0 |  | 0 |  |  | N2 | 2020-01-09 05:34 | 2020-01-09 05:56 | 22 | 2020-01-09 05:31 | 25 |  |  |  |  | Y |  |  |  | Y | [5 empty] | 0 | 300.72 | [23 empty] | 0 | 3.74 | A | [9 empty] | 768 | 742 | 0 | 0 | 0 | 0 | 0 | 298 | 0 | 299 | 0 | 0 | 0 | 0 |  |  | 4
2020-01-08 | B56279 | 2 | 중탄소 | AE4340M7 |  | Al 탈산 | B | 31 | 62 | 49650 | 108.37 | B | B |  | B | 1 |  | 1 | 1540 | 1554 | 7800 |  |  | 7800 | 156.77 | 7 | 49756 | 1645 |  | Y | 45 | 39 | B56275 잔강7톤 A56326 줌 | [6 empty] | 최남길 | 2 |  |  |  |  | Y |  | 98.55 | 11-10 | 229.79 | 0 | A |  | 1631 | 1 | 0.08 | 1564 | 1.25 | 76 | 35 | 198 | 3:18 | 18 | 23 | 0 | 0 |  | 0 | 0 |  | AR | 2020-01-09 06:08 | 2020-01-09 06:48 | 39 | 2020-01-09 05:48 | 60 | [6 empty] | Y | Y | [6 empty] | 18.25 | 0 | [20 empty] | 0.69 |  |  | 0.13 | 0.13 | A | [9 empty] | 1004 | 0 | 31 | 0 | 0 | 215 | 0 | 547 | 0 | 0 | 0 | 0 | 0 | 34 |  |  | 5
2020-01-08 | C53848 | 3 | 저탄소 | SCR420HC | 연주종료 | Al 탈산 | T | 18 | 66 | 48300 | 103.22 | B | D | D |  | 1 |  | 1 | 1550 | 1531 | 7500 |  |  | 7500 | 73.79 | 37 | 101639 | 1635 |  | Y | 58 | 45 |  |  | C53846 | 03 |  |  |  | 박재승 | 3 |  | N | Y |  | Y |  | 96.8 | 11-8 | 108.25 | 249.09 | A |  | 1627 | 2 | 0.42 | 1580 | 1.31 | 69 | 47 | 427 | 7:07 | 13 | 13 | 0 | 0 |  | 0 | 10 |  | N2 | 2020-01-09 06:47 |  | 33 | 2020-01-09 06:37 | 42 |  |  |  |  | Y | [5 empty] | Y |  |  |  | 5.96 | 0 | [23 empty] | 0.18 | 0 | A | [9 empty] | 795 | 785 | 253 | 202 | 0 | 0 | 0 | 696 | 0 | 0 | 212 | 0 | 0 | 0 |  |  | 5
2020-01-08 | A56328 | 1 | 저탄소 | SCR420HON |  | Al 탈산 | B | 36 | 63 | 47100 | 83.53 | B | B | D |  | 1 | 1 |  | 1540 | 1550 | 5500 |  |  | 5500 | 65 | 10 | 84610 | 1615 |  | Y | 41 | 31 | [15 empty] | 97.55 | 11-9 | 0 | 314.98 | A |  | 1615 | 3 | 0.24 | 1585 | 0.75 | 75 | 38 | 333 | 5:33 | 16 | 18 | 32 | 0 |  | 0 |  |  | N2 | 2020-01-09 06:33 | 2020-01-09 06:56 | 24 | 2020-01-09 06:30 | 27 |  |  |  |  | Y |  |  |  | Y | [5 empty] | 0 | 279.99 | [23 empty] | 0 | 33.47 | A | [9 empty] | 1096 | 383 | 0 | 0 | 0 | 0 | 0 | 298 | 0 | 296 | 0 | 0 | 0 | 0
2020-01-08 | B56280 | 2 | 중탄소 | AE4340M7 |  | Al 탈산 | B | 21 | 62 | 49500 | 104.72 | B | D |  | D | 1 |  | 1 | 1540 | 1574 | 7100 |  |  | 7100 | 69.84 | 14 | 101658 | 1625 |  | Y | 47 | 42 | [7 empty] | 최남길 | 2 |  |  |  |  | Y |  | 107.6 | 12-9 | 211.04 | 0 | A |  | 1623 | 1 | 0.97 | 1569 | 1.09 | 81 | 38 | 425 | 7:05 | 18 | 19 | 0 | 0 |  | 0 | 0 |  | AR | 2020-01-09 07:06 | 2020-01-09 07:51 | 45 | 2020-01-09 06:50 | 61 |  |  |  |  | Y |  | Y | Y | [5 empty] | 4 | 12.87 | 0 | [20 empty] | 1.26 |  |  | 0.1 | 0.1 | A | [9 empty] | 1129 | 0 | 284 | 0 | 0 | 215 | 0 | 557 | 0 | 0 | 0 | 0 | 0 | 12 |  |  | 5
2020-01-09 | A56329 | 1 | 저탄소 | SCR420HON | TUNDISH교체전 | Al 탈산 | B | 30 | 72 | 46700 | 71.77 | D | D | D |  | 1 | 1 |  | 1540 | 1594 | 4000 |  |  | 4000 | 44.15 | 12 | 90593 | 1619 |  | Y | 43 | 23 | [7 empty] | 김덕진 | 2 |  | Y |  |  |  |  | 110.15 | 12-9 | 0 | 177.11 | A |  | 1619 | 3 | 0.22 | 1583 | 1.33 | 73 | 38 | 323 | 5:23 | 16 | 19 | 33 | 0 |  | 0 |  |  | N2 | 2020-01-09 07:30 | 2020-01-09 07:51 | 20 | 2020-01-09 07:28 | 22 |  |  |  |  | Y |  |  |  | Y | [5 empty] | 0 | 185.53 | [23 empty] | 0 | 0.2 | A | [9 empty] | 996 | 678 | 0 | 11 | 0 | 0 | 0 | 299 | 0 | 297 | 0 | 0 | 0 | 10
2020-01-09 | C53849 | 3 | 저탄소 | SCR420HC | TUNDISH교체전 | Al 탈산 | T | 6 | 48 | 50600 | 79.58 | D | D | D |  | 1 |  | 1 | 1550 | 1586 | 6400 |  |  | 6400 | 68.52 | 34 | 93398 | 1641 |  | Y | 41 | 34 | [7 empty] | 박지웅 | 2 |  |  |  |  | Y |  | 102.6 | 12-7 | 60.95 | 66.53 | A |  | 1635 | 2 | 0.41 | 1595 | 1.54 | 84 | 28 | 350 | 5:50 | 13 | 13 | 0 | 0 |  | 0 | 10 |  | N2 | 2020-01-09 07:40 |  | 43 | 2020-01-09 07:27 | 56 |  |  |  |  | Y | [5 empty] | Y |  |  |  | 5.9 | 0 | [23 empty] | 0.78 | 0 | A | [9 empty] | 826 | 820 | 0 | 383 | 0 | 0 | 0 | 612 | 0 | 301 | 148 | 0 | 0 | 0 |  |  | 5
2020-01-09 | B56281 | 2 | 중탄소 | AE4340M7 |  | Al 탈산 | B | 19 | 3 | 53450 | 114.82 | D | D |  | D | 1 |  | 1 | 1540 | 1527 | 8600 |  |  | 8600 | 84.83 | 14 | 101379 | 1656 |  | Y | 50 | 43 | [7 empty] | 김익규 | 2 |  |  |  |  | Y |  | 95.75 | 12-10 | 287.97 | 0 | A |  | 1638 | 1 | 0.16 | 1562 | 1.32 | 74 | 31 | 261 | 4:21 | 18 | 26 | 0 | 0 | 40 | 0 | 0 |  | AR | 2020-01-09 08:19 | 2020-01-09 09:02 | 43 | 2020-01-09 08:03 | 59 |  |  |  |  | Y |  | Y | Y | [5 empty] | 4 | 17.52 | 0 | [20 empty] | 0.84 |  |  | 0.16 | 0.16 | A | [9 empty] | 899 | 0 | 151 | 0 | 0 | 186 | 0 | 857 | 0 | 554 | 0 | 0 | 0 | 38 |  |  | 5
2020-01-09 | A56330 | 1 | 고탄소 | AE1055LS | TUNDISH교체 | Al 탈산 | B | 35 | 38 | 51400 | 80.05 | D | D | D |  | 1 | 1 |  | 1520 | 1532 | 6400 |  |  | 6400 | 63.03 | 12 | 101532 | 1622 |  | Y | 44 | 35 | [7 empty] | 김덕진 | 3 | [6 empty] | 105.65 | 13-2 | 0 | 293.82 | A |  | 1622 | 3 | 0.18 | 1565 | 1.58 | 81 | 25 | 325 | 5:25 | 25 | 25 | 34 | 0 |  | 0 |  |  | N2 | 2020-01-09 08:40 | 2020-01-09 09:13 | 33 | 2020-01-09 08:40 | 33 |  |  |  |  | Y |  |  |  | Y | [5 empty] | 0 | 206.45 | [19 empty] | 1.82 |  |  |  | 0 | 37.62 | A | [9 empty] | 18 | 0 | 924 | 10 | 0 | 0 | 0 | 850 | 0 | 670 | 0 | 0 | 0 | 30 |  |  |  |  | 1
2020-01-09 | B56282 | 2 | 중탄소 | AE4340M7 |  | Al 탈산 | B | 33 | 36 | 51800 | 114.02 | D | D | D |  | 1 |  | 1 | 1540 | 1547 | 8300 |  |  | 8300 | 90.33 | 12 | 91884 | 1647 |  | Y | 48 | 43 | [7 empty] | 김익규 | 3 |  |  |  |  | Y |  | 102.1 | 12-9 | 282.11 | 0 | A |  | 1638 | 2 | 0.41 | 1555 | 1.89 | 67 | 31 | 410 | 6:50 | 18 | 23 | 0 | 0 |  | 0 | 10 |  | AR | 2020-01-09 09:47 | 2020-01-09 10:10 | 22 | 2020-01-09 09:24 | 45 |  |  |  |  | Y | [5 empty] | N |  |  |  | 11.05 | 0 | [20 empty] | 0.81 |  |  | 2.37 | 0 | A | [9 empty] | 1068 | 0 | 279 | 0 | 0 | 232 | 0 | 805 | 0 | 463 | 0 | 0 | 0 | 33 |  |  | 5
2020-01-09 | A56331 | 1 | 고탄소 | AE1055LS |  | Al 탈산 | B | 20 | 9 | 53200 | 76.3 | D | D | D |  | 1 | 1 |  | 1520 | 1556 | 4800 |  |  | 4800 | 47.28 | 12 | 101532 | 1608 |  | Y | 41 | 28 | [7 empty] | 김덕진 | 2 | [6 empty] | 104.5 | 13-8 | 16.19 | 191.05 | A |  | 1608 | 3 | 0.19 | 1560 | 1.37 | 76 | 35 | 262 | 4:22 | 25 | 25 | 35 | 0 |  | 0 |  |  | N2 | 2020-01-09 09:35 | 2020-01-09 10:16 | 42 | 2020-01-09 09:34 | 42 |  |  |  |  | Y |  |  |  | Y | [5 empty] | 0 | 219.58 | [23 empty] | 0 | 50.57 | A | [9 empty] | 20 | 0 | 900 | 32 | 0 | 0 | 0 | 603 | 0 | 295 | 0 | 0 | 0 | 40
2020-01-09 | B56283 | 2 | 중탄소 | AE4340M7 |  | Al 탈산 | B | 31 | 63 | 49700 | 118.47 | D | D | D |  | 1 |  | 1 | 1540 | 1555 | 7800 |  |  | 7800 | 71.15 | 14 | 109630 | 1636 |  | Y | 51 | 42 | [7 empty] | 김익규 | 2 |  |  |  |  | Y |  | 104.7 | 12-6 | 248.9 | 0 | A |  | 1615 | 2 | 0.42 | 1553 | 1.59 | 65 | 27 | 333 | 5:33 | 18 | 18 | 0 | 0 |  | 0 | 10 |  | AR | 2020-01-09 10:55 | 2020-01-09 11:21 | 26 | 2020-01-09 10:27 | 54 |  |  |  |  | Y | [5 empty] | N |  |  |  | 8.32 | 0 | [20 empty] | 1.12 |  |  | 2.37 | 0 | A | [9 empty] | 1265 | 0 | 286 | 0 | 0 | 242 | 0 | 638 | 0 | 301 | 0 | 0 | 0 | 46 |  |  | 7
2020-01-09 | A56332 | 1 | 고탄소 | AE1055LS |  | Al 탈산 | B | 36 | 64 | 47700 | 87.97 | D | D | D |  | 1 | 1 |  | 1520 | 1525 | 5900 |  |  | 5900 | 58.11 | 12 | 101532 | 1596 |  | Y | 40 | 32 | [7 empty] | 김덕진 | 2 | [6 empty] | 108.95 | 12-10 | 0.05 | 171.14 | A |  | 1596 | 3 | 0.18 | 1546 | 1 | 62 | 37 | 275 | 4:35 | 25 | 25 | 36 | 0 |  | 0 |  |  | N2 | 2020-01-09 11:02 | 2020-01-09 11:19 | 18 | 2020-01-09 11:01 | 18 |  |  |  |  | Y |  |  |  | Y | [5 empty] | 0 | 304.48 | [23 empty] | 0 | 60.34 | A | [9 empty] | 98 | 0 | 1164 | 20 | 0 | 0 | 0 | 448 | 0 | 199 | 0 | 0 | 0 | 39
2020-01-09 | B56284 | 2 | 중탄소 | AE4340M7 | 잔강최소화전 | Al 탈산 | B | 30 | 73 | 0 | 123.35 | D | D | D |  | 1 |  | 1 | 1540 | 1595 | 7400 |  |  | 7400 | 68.02 | 16 | 108794 | 1626 |  | Y | 55 | 39 | [7 empty] | 김익규 | 3 |  |  |  |  | Y |  | 151.2 |  | 412.32 | 0 | A |  | 1621 | 2 | 0.4 | 1559 | 1.35 | 71 | 30 | 305 | 5:05 | 18 | 23 | 0 | 0 |  | 0 | 10 |  | AR | 2020-01-09 12:07 | 2020-01-09 12:35 | 29 | 2020-01-09 11:43 | 52 |  |  |  |  | Y | [5 empty] | N |  |  |  | 9.53 | 0 | [20 empty] | 0.97 |  |  | 0.73 | 0 | A | [9 empty] | 1295 | 0 | 313 | 0 | 0 | 272 | 0 | 603 | 0 | 481 | 0 | 0 | 0 | 30 |  |  | 5
2020-01-09 | A56333 | 1 | 고탄소 | AE1055LS |  | Al 탈산 | B | 32 | 15 | 50100 | 84.2 | D | D | D |  | 1 | 1 |  | 1520 | 1557 | 4800 |  |  | 4800 | 47.28 | 12 | 101532 | 1591 |  | Y | 43 | 28 | [7 empty] | 김덕진 | 2 |  |  | Y |  |  |  | 108.1 | 14-1 | 15.29 | 172.78 | A |  | 1591 | 3 | 0.18 | 1553 | 0.97 | 69 | 31 | 245 | 4:05 | 25 | 25 | 37 | 0 |  | 0 |  |  | N2 | 2020-01-09 11:57 | 2020-01-09 12:24 | 26 | 2020-01-09 11:55 | 29 |  |  |  |  | Y |  |  |  | Y | [5 empty] | 0 | 227.21 | [23 empty] | 0 | 0 | A | [9 empty] | 0 | 0 | 791 | 29 | 0 | 0 | 0 | 297 | 0 | 397 | 0 | 0 | 0 | 43
2020-01-09 | B56285 | 2 | 중탄소 | AE4330VM2 | 잔강최소화 | Al 탈산 | B | 21 | 63 | 49100 | 101.25 | D | D | D |  | 1 |  | 1 | 1540 | 1604 | 7800 |  |  | 7800 | 84.69 | 14 | 92100 | 1636 | 344 | Y | 50 | 42 | [7 empty] | 김익규 | 2 |  |  |  |  | Y |  | 104.9 | 12-6 | 342.17 | 0 | A |  | 1623 | 2 | 0.41 | 1564 | 1.51 | 71 | 8 | 321 | 5:21 | 18 | 18 | 0 | 0 |  | 0 | 10 |  | AR | 2020-01-09 13:07 | 2020-01-09 14:02 | 55 | 2020-01-09 12:54 | 68 |  |  |  |  | Y | [5 empty] | N |  |  | 5 | 10.23 | 0 | [20 empty] | 1.03 |  |  | 1.14 | 0 | B | [9 empty] | 1647 | 0 | 575 | 0 | 0 | 267 | 0 | 1261 | 0 | 408 | 0 | 0 | 0 | 23 |  |  | 9
2020-01-09 | A56334 | 1 | 고탄소 | AE1055LS |  | Al 탈산 | B | 35 | 39 | 50900 | 77.03 | D | D | D |  | 1 | 1 |  | 1520 | 1525 | 5200 |  |  | 5200 | 52.21 | 12 | 99600 | 1601 |  | Y | 40 | 29 | [7 empty] | 김덕진 | 2 |  |  | Y | [5 empty] | 0 | 214.06 | A |  | 1601 | 3 | 0.18 | 1563 | 1 | 79 | 35 | 273 | 4:33 | 25 | 25 | 38 | 0 |  | 0 |  |  | N2 | 2020-01-09 12:48 | 2020-01-09 13:29 | 41 | 2020-01-09 12:48 | 41 | [8 empty] | Y | [5 empty] | 0 | 219.02 | [23 empty] | 0 | 0.92 | A | [9 empty] | 33 | 0 | 805 | 15 | 0 | 0 | 0 | 352 | 0 | 291 | 0 | 0 | 0 | 23
2020-01-09 | A56335 | 1 | 고탄소 | AE1055LS |  | Al 탈산 | B | 20 | 10 | 51200 | 84.87 | D | D | D |  | 1 | 1 |  | 1520 | 1530 | 5500 |  |  | 5500 | 66.27 | 10 | 83000 | 1599 |  | Y | 43 | 31 | [7 empty] | 김덕진 | 2 |  |  | Y | [5 empty] | 0 | 202.16 | A |  | 1599 | 3 | 0.18 | 1557 | 1.05 | 73 | 39 | 255 | 4:15 | 25 | 25 | 39 | 0 |  | 0 |  |  | N2 | 2020-01-09 13:58 | 2020-01-09 14:32 | 35 | 2020-01-09 13:56 | 37 |  |  |  |  | Y |  |  |  | Y | [5 empty] | 0 | 289.24 | [23 empty] | 0 | 0.01 | A | [9 empty] | 0 | 0 | 749 | 9 | 0 | 0 | 0 | 658 | 0 | 443 | 0 | 0 | 0 | 32
2020-01-09 | B56286 | 2 | 중탄소 | AE4330VM2 | TUNDISH교체전 | Al 탈산 | B | 33 | 37 | 52150 | 119.17 | D | D |  | A | 1 |  | 1 | 1540 | 1597 | 7800 |  |  | 7800 | 92.12 | 12 | 84676 | 1606 |  | Y | 49 | 42 | [7 empty] | 김익규 | 3 |  |  |  |  | Y |  | 98.75 | 12-5 | 400.74 | 0 | A |  | 1632 | 1 | 0.21 | 1557 | 1.4 | 64 | 21 | 522 | 8:42 | 18 | 19 | 0 | 0 |  | 0 | 0 |  | AR | 2020-01-09 14:41 | 2020-01-09 15:11 | 29 | 2020-01-09 14:16 | 55 |  |  |  |  | Y |  | Y | Y | [5 empty] | 4.5 | 15.58 | 0 | [20 empty] | 0.71 |  |  | 0.17 | 0.17 | B | [9 empty] | 1569 | 0 | 540 | 0 | 0 | 290 | 0 | 1004 | 0 | 157 | 0 | 0 | 0 | 25 |  |  | 12
2020-01-09 | C53850 | 3 | 저탄소 | SCR420HC | 연주시작 | Al 탈산 | T | 37 | 71 | 49450 | 122.05 | D | D | A |  | 1 |  | 1 | 1550 | 1563 | 10300 |  |  | 10300 | 107.13 | 35 | 96145 | 1671 |  | Y | 73 | 56 | [7 empty] | 박지웅 | 2 | [6 empty] | 100.2 | 11-10 | 0 | 354.15 | A |  | 1669 | 2 | 0.42 | 1599 | 2.59 | 88 | 31 | 509 | 8:29 | 13 | 14 | 0 | 0 |  | 0 | 23 |  | N2 | 2020-01-09 14:49 |  | 18 | 2020-01-09 14:26 | 41 |  |  |  |  | Y | [5 empty] | N |  |  | 5 | 9.15 | 0 | [23 empty] | 0 | 0 | A | [9 empty] | 512 | 1066 | 45 | 0 | 0 | 0 | 0 | 1010 | 0 | 300 | 149 | 0 | 0 | 0 |  |  | 12 |  | 1
2020-01-09 | A56336 | 1 | 고탄소 | AE1055LS |  | Al 탈산 | B | 36 | 65 | 48000 | 74.75 | D | A | A |  | 1 | 1 |  | 1520 | 1548 | 4800 |  |  | 4800 | 57.83 | 10 | 83000 | 1597 |  | Y | 42 | 29 |  |  | A56333 |  |  |  |  | 김덕진 | 3 |  |  | Y |  |  |  | 97.7 | 11-9 | 0 | 169.55 | A |  | 1597 | 3 | 0.18 | 1555 | 1.27 | 71 | 34 | 241 | 4:01 | 25 | 25 | 40 | 0 |  | 0 |  |  | N2 | 2020-01-09 14:54 | 2020-01-09 15:34 | 40 | 2020-01-09 14:53 | 41 |  |  |  |  | Y |  |  |  | Y | [5 empty] | 0 | 179.53 | [23 empty] | 0 | 1.04 | A | [9 empty] | 0 | 0 | 750 | 26 | 0 | 0 | 0 | 697 | 0 | 445 | 0 | 0 | 0 | 81
2020-01-09 | B56287 | 2 | 저탄소 | SCR420HB | TUNDISH교체 | Al 탈산 | B | 31 | 64 | 49650 | 118.7 | D | A |  | A | 1 |  | 1 | 1555 | 1595 | 9500 |  |  | 9500 | 93.79 | 12 | 101288 | 1686 |  | Y | 61 | 57 | [7 empty] | 김익규 | 3 |  |  |  |  | Y |  |  |  | 0 | 320.58 | A |  | 1689 | 1 | 0 | 1603 | 1.46 | 95 | 40 | 413 | 6:53 | 18 | 21 | 0 | 0 |  | 0 | 0 |  | N2 | 2020-01-09 15:44 | 2020-01-09 16:43 | 59 | 2020-01-09 15:34 | 69 |  |  |  |  | Y |  | Y | Y | [5 empty] | 4 | 0.57 | 23.25 | [19 empty] | 1.94 |  |  |  | 0.25 | 0.25 | A | [9 empty] | 1439 | 389 | 63 | 0 | 0 | 248 | 0 | 599 | 0 | 0 | 0 | 0 | 0 | 11 |  |  |  |  | 1
2020-01-09 | C53851 | 3 | 저탄소 | SCR420HC | 연주종료 | Al 탈산 | T | 6 | 49 | 50450 | 103.92 | A | A | A |  | 1 |  | 1 | 1550 | 1601 | 7500 |  |  | 7500 | 88.07 | 31 | 85157 | 1656 |  | Y | 52 | 41 | [7 empty] | 도주용 | 2 |  |  |  |  | Y | 4 | 96.65 | 12-1 | 0 | 265.14 | A |  | 1649 | 2 | 0.43 | 1582 | 1.68 | 71 | 37 | 440 | 7:20 | 13 | 13 | 0 | 0 |  | 0 | 13 |  | N2 | 2020-01-09 15:47 |  | 19 | 2020-01-09 15:34 | 31 |  |  |  |  | Y | [5 empty] | N |  |  | 5.5 | 8.78 | 4.85 | [23 empty] | 0.01 | 0 | A | [9 empty] | 1180 | 449 | 47 | 352 | 0 | 0 | 0 | 788 | 0 | 299 | 301 | 0 | 0 | 11 |  |  | 7
2020-01-09 | A56337 | 1 | 고탄소 | AE1055LS |  | Al 탈산 | B | 32 | 16 | 50500 | 82.57 | A | A | A |  | 1 | 1 |  | 1520 | 1524 | 5700 |  |  | 5700 | 68.67 | 10 | 83000 | 1598 |  | Y | 43 | 31 |  |  | A56334 |  |  |  |  | 정용태 | 3 |  |  | Y |  |  |  | 104.1 | 13-6 | 0 | 272.1 | A |  | 1598 | 3 | 0.18 | 1553 | 1.15 | 69 | 34 | 265 | 4:25 | 25 | 26 | 41 | 0 |  | 0 |  |  | N2 | 2020-01-09 16:01 | 2020-01-09 16:32 | 30 | 2020-01-09 16:01 | 31 |  |  |  |  | Y |  |  |  | Y | [5 empty] | 0 | 229.36 | [23 empty] | 0 | 2.31 | A | [9 empty] | 0 | 0 | 721 | 28 | 0 | 0 | 0 | 822 | 0 | 498 | 97 | 0 | 0 | 45
2020-01-09 | C53852 | 3 | 저탄소 | SCR420HC | 연주종료 | Al 탈산 | T | 38 | 83 | 48450 | 94.53 | A | A | A |  | 1 |  | 1 | 1550 | 1562 | 8000 |  |  | 8000 | 83.21 | 35 | 96145 | 1638 |  | Y | 57 | 44 | [7 empty] | 정종훈 | 2 |  |  |  |  | Y |  | 104.5 | 12-2 | 0 | 274.98 | A |  | 1629 | 2 | 0.41 | 1580 | 1.88 | 69 | 31 | 365 | 6:05 | 13 | 13 | 0 | 0 |  | 0 | 12 |  | N2 | 2020-01-09 16:45 |  | 19 | 2020-01-09 16:33 | 31 |  |  |  |  | Y | [5 empty] | Y |  |  | 5 | 5.45 | 0 | [23 empty] | 0 | 0 | A |  |  | 5.273 | 34.069 | 49.16 | 0.108 | 9.322 | 1.442 | 1391.47 | 646 | 1863 | 42 | 0 | 0 | 0 | 0 | 794 | 0 | 0 | 300 | 0 | 0 | 0 |  |  | 7
2020-01-09 | B56288 | 2 | 저탄소 | SCR420HB |  | Al 탈산 | B | 30 | 74 | 48800 | 111.58 | A | A |  | A | 1 |  | 1 | 1555 | 1584 | 8000 |  |  | 8000 | 96.84 | 10 | 82609 | 1664 |  | Y | 47 | 41 | [7 empty] | 임현진 | 2 |  |  |  |  | Y |  | 100.8 | 11-10 | 0 | 294.67 | A |  | 1662 | 1 | 0.17 | 1590 | 0 | 82 | 38 | 315 | 5:15 | 18 | 19 | 0 | 0 |  | 0 | 0 |  | N2 | 2020-01-09 17:04 | 2020-01-09 17:44 | 40 | 2020-01-09 16:38 | 65 |  |  |  |  | Y |  | Y | Y | [5 empty] | 4.5 | 0 | 32.49 | [23 empty] | 0.1 | 0.1 | A | [9 empty] | 1098 | 648 | 60 | 0 | 0 | 257 | 0 | 602 | 0 | 0 | 0 | 0 | 0 | 7
2020-01-09 | A56338 | 1 | 고탄소 | AE1055LS |  | Al 탈산 | B | 35 | 40 | 54400 | 86.02 | A | A | A |  | 1 | 1 |  | 1520 | 1544 | 5200 |  |  | 5200 | 34.51 | 18 | 150688 | 1607 |  | Y | 40 | 29 |  |  | A56335 |  |  |  |  | 정용태 | 3 |  |  | Y |  |  |  | 99.1 | 12-5 | 0.04 | 261.75 | A |  | 1607 | 3 | 0.19 | 1558 | 1.09 | 74 | 39 | 256 | 4:16 | 25 | 26 | 42 | 0 |  | 0 |  |  | N2 | 2020-01-09 17:06 | 2020-01-09 17:33 | 27 | 2020-01-09 17:05 | 28 |  |  |  |  | Y |  |  |  | Y | [5 empty] | 0 | 271.46 | [23 empty] | 0 | 3.53 | A | [9 empty] | 0 | 0 | 745 | 0 | 0 | 0 | 0 | 850 | 0 | 694 | 96 | 0 | 0 | 29
2020-01-09 | C53853 | 3 | 저탄소 | SCR420HC | 연주종료 | Al 탈산 | T | 18 | 67 | 48200 | 92.8 | A | A | A |  | 1 |  | 1 | 1550 | 1572 | 7200 |  |  | 7200 | 70.84 | 37 | 101639 | 1647 |  | Y | 53 | 37 |  |  | C53850 | 05 |  |  |  | 도주용 | 2 |  | N | Y |  | Y | 4 | 107.2 | 12-8 | 0 | 37.19 | A |  | 1628 | 2 | 0.43 | 1570 | 1.87 | 59 | 26 | 430 | 7:10 | 13 | 13 | 0 | 0 |  | 0 | 9 |  | N2 | 2020-01-09 17:54 |  | 10 | 2020-01-09 17:45 | 19 |  |  |  |  | Y | [5 empty] | Y |  |  | 4 | 7.72 | 0 | [23 empty] | 0 | 0 | A |  |  | 4.942 | 34.905 | 47.906 | 0.272 | 9.693 | 1.372 | 1399.47 | 968 | 683 | 82 | 396 | 0 | 0 | 0 | 704 | 0 | 301 | 99 | 0 | 0 | 9 |  |  | 6
2020-01-09 | B56289 | 2 | 저탄소 | SCR420HB |  | Al 탈산 | B | 21 | 64 | 48550 | 94.23 | A | A |  | A | 1 |  | 1 | 1555 | 1544 | 7200 |  |  | 7200 | 72.53 | 12 | 99264 | 1654 |  | Y | 43 | 39 | [7 empty] | 임현진 | 2 |  |  |  |  | Y |  | 94.75 | 11-6 | 0 | 280.46 | A |  | 1645 | 1 | 0.13 | 1574 | 1.76 | 66 | 22 | 324 | 5:24 | 18 | 19 | 0 | 0 |  | 0 | 0 |  | N2 | 2020-01-09 17:59 | 2020-01-09 18:42 | 43 | 2020-01-09 17:44 | 58 |  |  |  |  | Y |  | Y | Y | [5 empty] | 4.6 | 0 | 20.29 | [23 empty] | 0.08 | 0.08 | A | [9 empty] | 650 | 823 | 64 | 0 | 0 | 244 | 0 | 603 | 0 | 0 | 0 | 0 | 0 | 13
2020-01-09 | A56339 | 1 | 고탄소 | P-AE1055LSM |  | Al 탈산 | B | 20 | 11 | 54100 | 82.83 | A | A | A |  | 1 | 1 |  | 1520 | 1554 | 4600 |  |  | 4600 | 90.61 | 6 | 50766 | 1597 |  | Y | 41 | 30 |  |  | A56336 |  |  |  |  | 정용태 | 3 |  | Y |  |  |  |  | 99.1 | 13-2 | 0 | 162.92 | A |  | 1597 | 3 | 0.19 | 1544 | 1.33 | 60 | 36 | 250 | 4:10 | 25 | 30 | 43 | 0 |  | 0 |  |  | N2 | 2020-01-09 18:18 | 2020-01-09 18:30 | 13 | 2020-01-09 18:16 | 15 |  |  |  |  | Y |  |  |  | Y | [5 empty] | 0 | 228.35 | [23 empty] | 0 | 0 | A |  |  | 7.24 | 24.971 | 56.091 | 0.218 | 7.747 | 2.246 | 1918.58 | 24 | 0 | 795 | 35 | 0 | 0 | 0 | 791 | 0 | 692 | 0 | 0 | 0 | 42
2020-01-09 | B56290 | 2 | 저탄소 | SCR420HB |  | Al 탈산 | B | 33 | 38 | 51200 | 98.28 | A | A |  | A | 1 |  | 1 | 1555 | 1535 | 8400 |  |  | 8400 | 83.43 | 12 | 100688 | 1636 |  | Y | 50 | 42 |  |  | B56287 | 05 |  |  |  | 임현진 | 2 |  |  |  |  | Y |  |  |  | 0 | 237.33 | A |  | 1627 | 1 | 0.12 | 1572 | 1.38 | 64 | 22 | 275 | 4:35 | 18 | 19 | 0 | 0 |  | 0 | 0 |  | N2 | 2020-01-09 19:09 | 2020-01-09 19:36 | 27 | 2020-01-09 18:58 | 38 |  |  |  |  | Y |  | Y | Y | [5 empty] | 4 | 0 | 19.77 | [23 empty] | 0.11 | 0.11 | A | [9 empty] | 947 | 724 | 73 | 0 | 0 | 206 | 0 | 787 | 0 | 0 | 0 | 0 | 0 | 7
2020-01-09 | C53854 | 3 | 저탄소 | SCR420HC | 연주종료 | Al 탈산 | T | 37 | 72 | 48300 | 90.03 | A | A | A |  | 1 |  | 1 | 1550 | 1552 | 6800 |  |  | 6800 | 70.73 | 35 | 96145 | 1633 |  | Y | 53 | 37 |  |  | C53851 | 05 |  |  |  | 정종훈 | 2 |  |  | Y |  | Y |  | 101.25 | 12-1 | 0.65 | 153.85 | A |  | 1625 | 2 | 0.42 | 1581 | 1.76 | 70 | 29 | 440 | 7:20 | 13 | 13 | 0 | 0 |  | 0 | 13 |  | N2 | 2020-01-09 19:02 |  | 11 | 2020-01-09 18:50 | 24 |  |  |  |  | Y | [5 empty] | Y |  |  | 5 | 10.47 | 0 | [23 empty] | 0 | 0.01 | A | [9 empty] | 828 | 755 | 0 | 255 | 0 | 0 | 0 | 700 | 0 | 299 | 200 | 0 | 0 | 0 |  |  | 6
2020-01-09 | A56340 | 1 | 고탄소 | P-AE1055LSM |  | Al 탈산 | B | 36 | 66 | 50500 | 79.27 | A | A | A |  | 1 | 1 |  | 1520 | 1556 | 4300 |  |  | 4300 | 50.82 | 10 | 84610 | 1599 | 340 | Y | 40 | 27 |  |  | A56337 |  |  |  |  | 정용태 | 3 |  | Y |  |  |  |  | 99.7 | 12-1 | 0 | 113.37 | A |  | 1599 | 3 | 0.19 | 1555 | 1.13 | 71 | 39 | 286 | 4:46 | 25 | 30 | 44 | 0 |  | 0 |  |  | N2 | 2020-01-09 19:17 | 2020-01-09 19:32 | 16 | 2020-01-09 19:16 | 16 |  |  |  |  | Y |  |  |  | Y | [5 empty] | 0 | 221 | [23 empty] | 0 | 1.15 | A |  |  | 7.186 | 25.1 | 55.988 | 0.198 | 7.791 | 2.23 | 1862.73 | 50 | 0 | 794 | 17 | 0 | 0 | 0 | 564 | 0 | 446 | 0 | 0 | 0 | 14
2020-01-09 | C53855 | 3 | 저탄소 | SCR420HC | 연주종료 | Al 탈산 | T | 6 | 50 | 52200 | 83.35 | A | A | A |  | 1 |  | 1 | 1550 | 1532 | 7100 |  |  | 7100 | 56.19 | 46 | 126362 | 1645 |  | Y | 39 | 34 |  |  | C53852 | 05 |  |  |  | 도주용 | 2 |  | Y |  |  | Y | 4 | 95.85 | 11-10 | 0 | 85.56 | A |  | 1619 | 2 | 0.42 | 1575 | 1.29 | 64 | 27 | 368 | 6:08 | 13 | 13 | 0 | 0 |  | 0 | 11 |  | N2 | 2020-01-09 20:05 |  | 17 | 2020-01-09 19:54 | 28 |  |  |  |  | Y | [5 empty] | Y |  |  | 5 | 6.11 | 0.12 | [23 empty] | 0 | 0 | A | [9 empty] | 1071 | 566 | 37 | 303 | 0 | 0 | 0 | 593 | 0 | 300 | 0 | 0 | 0 | 9 |  |  | 5
2020-01-09 | B56291 | 2 | 저탄소 | SCR420HB |  | Al 탈산 | B | 31 | 65 | 48650 | 98.5 | A | A |  | A | 1 |  | 1 | 1555 | 1527 | 7900 |  |  | 7900 | 84.88 | 11 | 93071 | 1634 |  | Y | 51 | 44 |  |  | B56288 | 05 |  |  |  | 임현진 | 2 |  |  |  |  | Y |  |  |  | 0 | 253.81 | A |  | 1626 | 1 | 0.1 | 1573 | 1.47 | 65 | 27 | 211 | 3:31 | 18 | 19 | 0 | 0 |  | 0 | 0 |  | N2 | 2020-01-09 20:22 | 2020-01-09 20:36 | 14 | 2020-01-09 20:10 | 26 |  |  |  |  | Y |  | Y | Y | [5 empty] | 4.5 | 0 | 19.15 | [23 empty] | 0.12 | 0.12 | A | [9 empty] | 573 | 1077 | 85 | 0 | 0 | 190 | 0 | 604 | 0 | 0 | 0 | 0 | 0 | 6 |  |  | 5
2020-01-09 | A56341 | 1 | 고탄소 | P-AE1055LSM |  | Al 탈산 | B | 32 | 17 | 52600 | 90.03 | A | A | A |  | 1 | 1 |  | 1520 | 1556 | 4900 |  |  | 4900 | 48.26 | 12 | 101532 | 1589 |  | Y | 44 | 34 |  |  | A56338 |  |  |  |  | 정용태 | 3 |  | Y |  |  |  |  | 103.05 | 13-5 | 0.05 | 152.86 | A |  | 1589 | 3 | 0.19 | 1544 | 1.02 | 60 | 34 | 304 | 5:04 | 25 | 30 | 45 | 0 |  | 0 |  |  | N2 | 2020-01-09 20:27 | 2020-01-09 20:36 | 8 | 2020-01-09 20:25 | 11 |  |  |  |  | Y |  |  |  | Y | [5 empty] | 0 | 290.01 | [23 empty] | 0 | 2.96 | A |  |  | 5.375 | 28.907 | 55.046 | 0.1 | 10.241 | 1.904 | 1828.31 | 54 | 0 | 825 | 38 | 0 | 0 | 0 | 595 | 0 | 595 | 95 | 0 | 0 | 31
2020-01-09 | C53856 | 3 | 저탄소 | SCR420HC2 | 연주종료 | Al 탈산 | T | 38 | 84 | 50800 | 97.38 | A | A | A |  | 1 |  | 1 | 1550 | 1570 | 7600 |  |  | 7600 | 110.67 | 25 | 68675 | 1623 |  | Y | 53 | 40 |  |  | C53853 | 05 |  |  |  | 정종훈 | 2 |  | Y |  |  | Y |  | 103.45 | 12-1 | 0 | 26.16 | A |  | 1633 | 2 | 0.42 | 1581 | 1.44 | 70 | 37 | 522 | 8:42 | 18 | 18 | 0 | 0 |  | 0 | 9 |  | N2 | 2020-01-09 21:26 |  | 5 | 2020-01-09 21:17 | 14 |  |  |  |  | Y | [5 empty] | N |  |  | 4.5 | 1.37 | 2.3 | [23 empty] | 0 | 0 | B | [9 empty] | 808 | 899 | 0 | 592 | 0 | 0 | 0 | 1006 | 0 | 302 | 301 | 0 | 0 | 0
2020-01-09 | B56292 | 2 | 저탄소 | SCR420HB |  | Al 탈산 | B | 30 | 75 | 54100 | 93.88 | A | A |  | A | 1 |  | 1 | 1555 | 1567 | 6400 |  |  | 6400 | 68.76 | 11 | 93071 | 1634 | 355 | Y | 40 | 34 |  |  | B56289 | 05 |  |  |  | 임현진 | 2 |  |  |  |  | Y |  |  |  | 0 | 248.16 | A |  | 1628 | 1 | 0.09 | 1580 | 1.23 | 72 | 25 | 338 | 5:38 | 18 | 19 | 0 | 0 | 70 | 0 | 0 |  | N2 | 2020-01-09 21:25 | 2020-01-09 21:42 | 17 | 2020-01-09 21:10 | 33 |  |  |  |  | Y |  | Y | Y | [5 empty] | 4 | 0 | 23.57 | [23 empty] | 0.06 | 0.06 | B | [9 empty] | 931 | 671 | 51 | 0 | 0 | 227 | 0 | 632 | 0 | 0 | 0 | 0 | 0 | 20
2020-01-09 | A56342 | 1 | 고탄소 | P-AE1055LSM |  | Al 탈산 | B | 35 | 41 | 51400 | 84.87 | A | A | A |  | 1 | 1 |  | 1520 | 1532 | 5100 |  |  | 5100 | 50.23 | 12 | 101532 | 1584 |  | Y | 40 | 33 |  |  | A56339 |  |  |  |  | 정용태 | 3 |  | Y |  |  |  |  | 106.1 | 13-2 | 0 | 263 | A |  | 1584 | 3 | 0.19 | 1555 | 0.63 | 71 | 37 | 273 | 4:33 | 25 | 30 | 46 | 0 |  | 0 |  |  | N2 | 2020-01-09 21:21 | 2020-01-09 21:38 | 17 | 2020-01-09 21:18 | 19 |  |  |  |  | Y |  |  |  | Y | [5 empty] | 0 | 309.52 | [23 empty] | 0 | 0.04 | A |  |  | 5.088 | 29.208 | 54.561 | 0.205 | 10.723 | 1.868 | 1751.92 | 0 | 0 | 652 | 20 | 0 | 0 | 0 | 795 | 0 | 543 | 97 | 0 | 0 | 25
2020-01-09 | C53857 | 3 | 저탄소 | SCR420HC2 | TUNDISH교체전 | Al 탈산 | T | 18 | 68 | 48800 | 105.22 | A | A | C |  | 1 |  | 1 | 1550 | 1570 | 7000 |  |  | 7000 | 68.87 | 37 | 101639 | 1644 | 362 | Y | 53 | 38 |  |  | C53854 | 05 |  |  |  | 도주용 | 2 |  |  | Y |  | Y | 4 | 110.6 | 13-1 | 0.06 | 65.93 | A |  | 1621 | 2 | 0.43 | 1564 | 1.39 | 53 | 27 | 534 | 8:54 | 18 | 18 | 0 | 0 |  | 0 | 12 |  | N2 | 2020-01-09 22:39 |  | 5 | 2020-01-09 22:27 | 18 |  |  |  |  | Y | [5 empty] | N |  |  | 4 | 1.02 | 8.28 | [23 empty] | 0 | 0 | B | [9 empty] | 1102 | 822 | 68 | 316 | 0 | 0 | 0 | 999 | 0 | 299 | 0 | 0 | 0 | 26 |  |  | 5
2020-01-09 | A56343 | 1 | 고탄소 | P-AE1055LSM |  | Al 탈산 | B | 20 | 12 | 53200 | 89.68 | A | A | C |  | 1 | 1 |  | 1520 | 1543 | 4700 |  |  | 4700 | 46.29 | 12 | 101532 | 1577 |  | Y | 41 | 58 |  |  | A56340 |  |  |  |  | 정용태 | 3 |  | Y |  |  |  |  | 98.25 | 12-10 | 0.29 | 39.17 | A |  | 1577 | 3 | 0.21 | 1536 | 0.89 | 52 | 32 | 300 | 5:00 | 25 | 30 | 47 | 0 |  | 0 |  |  | N2 | 2020-01-09 22:29 | 2020-01-09 22:44 | 15 | 2020-01-09 22:27 | 17 |  |  |  |  | Y |  |  |  | Y | [5 empty] | 0 | 234.1 | [23 empty] | 0 | 0.03 | A |  |  | 5.628 | 30.806 | 52.392 | 0.177 | 9.309 | 1.7 | 1483.24 | 28 | 0 | 815 | 0 | 0 | 0 | 0 | 496 | 0 | 497 | 80 | 0 | 0 | 0
2020-01-09 | B56293 | 2 | 저탄소 | SCR420HB |  | Al 탈산 | B | 21 | 65 | 56700 | 97.82 | A | A |  | C | 1 |  | 1 | 1555 | 1556 | 7000 |  |  | 7000 | 75.21 | 11 | 93071 | 1646 |  | Y | 44 | 41 |  |  | B56290 | 05 |  |  |  | 임현진 | 2 |  |  |  |  | Y |  |  |  | 0 | 278.03 | A |  | 1622 | 1 | 0.13 | 1565 | 1.09 | 57 | 24 | 236 | 3:56 | 18 | 18 | 0 | 0 |  | 0 | 0 |  | N2 | 2020-01-09 22:41 | 2020-01-09 22:52 | 11 | 2020-01-09 22:30 | 22 |  |  |  |  | Y |  | Y | Y | [5 empty] | 5 | 0 | 21.45 | [23 empty] | 0.03 | 0.03 | A | [9 empty] | 922 | 654 | 30 | 0 | 0 | 225 | 0 | 603 | 0 | 0 | 0 | 0 | 0 | 5
2020-01-09 | A56344 | 1 | 고탄소 | P-AE1055LSM |  | Al 탈산 | B | 33 | 39 | 52100 | 78.63 | C | C | C |  | 1 | 1 |  | 1520 | 1571 | 3800 |  |  | 3800 | 44.91 | 10 | 84610 | 1592 |  | Y | 41 | 29 | [7 empty] | 박안희 | 2 |  | Y | [6 empty] | 0.03 | 230.05 | A |  | 1592 | 3 | 0.19 | 1559 | 0.87 | 75 | 39 | 277 | 4:37 | 25 | 30 | 48 | 0 |  | 0 |  |  | N2 | 2020-01-09 23:22 | 2020-01-09 23:44 | 21 | 2020-01-09 23:22 | 22 |  |  |  |  | Y |  |  |  | Y | [5 empty] | 0 | 266.67 | [23 empty] | 5.01 | 0.41 | A |  |  | 3.909 | 31.917 | 52.411 | 0.139 | 13.407 | 1.642 | 1593.68 | 0 | 0 | 783 | 19 | 0 | 0 | 0 | 300 | 0 | 298 | 0 | 0 | 0 | 0
2020-01-09 | B56294 | 2 | 저탄소 | SCR420HB |  | Al 탈산 | B | 36 | 67 | 49450 | 106.05 | C | C |  | C | 1 |  | 1 | 1555 | 1545 | 8200 |  |  | 8200 | 88.1 | 11 | 93071 | 1645 |  | Y | 51 | 46 | C53855 잔강 3 톤 받음 |  | B56291 | 05 |  |  |  | 고승만 | 2 |  |  | Y |  | Y |  |  |  | 0 | 410.14 | A |  | 1640 | 1 | 0.13 | 1582 | 1.41 | 74 | 33 | 309 | 5:09 | 18 | 18 | 0 | 0 |  | 0 | 0 |  | N2 | 2020-01-09 23:55 | 2020-01-10 00:02 | 7 | 2020-01-09 23:40 | 22 |  |  |  |  | Y |  | Y | Y | [5 empty] | 4 | 0 | 22.25 | [23 empty] | 0 | 0 | B | [9 empty] | 459 | 1003 | 41 | 0 | 0 | 209 | 0 | 806 | 0 | 0 | 0 | 0 | 0 | 10
2020-01-09 | C53858 | 3 | 중탄소 | SM45CI |  | Al 탈산 | I | 37 | 73 | 49400 | 92.9 | C | C | C |  | 1 |  | 1 | 1560 | 1562 | 6000 |  |  | 6000 | 85.71 | 4 | 70000 | 1648 |  | INGOT | 42 | 37 | [13 empty] | Y |  | 80.5 | 10-1 | 214.7 | 0.17 | A |  | 1638 | 2 | 0.43 | 1565 | 1.74 | 72 |  | 384 | 6:24 | 20 | 20 | 0 | 0 |  | 0 | 9 |  | AR | 2020-01-09 23:57 |  | 16 | 2020-01-09 23:48 | [5 empty] | Y | [5 empty] | N |  |  |  | 9.23 | 0 | [18 empty] | 1 |  |  |  |  | 0 | 0 | A | [9 empty] | 0 | 0 | 354 | 0 | 0 | 0 | 0 | 552 | 0 | 300 | 98 | 0 | 0 | 16
2020-01-09 | A56345 | 1 | 고탄소 | P-AE1055LSM |  | Al 탈산 | B | 32 | 18 | 52600 | 85.78 | C | C | C |  | 1 | 1 |  | 1520 | 1571 | 3900 |  |  | 3900 | 38.41 | 12 | 101532 | 1601 |  | Y | 44 | 27 | [7 empty] | 박안희 | 2 |  | Y |  |  |  |  | 102.4 | 13-4 | 3.6 | 180.65 | A |  | 1601 | 3 | 0.19 | 1551 | 1.25 | 67 | 37 | 259 | 4:19 | 25 | 30 | 49 | 0 |  | 0 |  |  | N2 | 2020-01-10 00:32 | 2020-01-10 00:43 | 11 | 2020-01-10 00:30 | 13 | [8 empty] | Y | [5 empty] | 0 | 263.14 | [23 empty] | 0.03 | 0 | B |  |  | 3.973 | 31.554 | 52.704 | 0.129 | 13.265 | 1.67 | 1680.84 | 0 | 0 | 830 | 24 | 0 | 0 | 0 | 299 | 0 | 300 | 0 | 0 | 0 | 61
2020-01-09 | B56295 | 2 | 저탄소 | SCR420HB | TUNDISH교체전 | Al 탈산 | B | 31 | 66 | 49300 | 108.78 | C | C |  | C | 1 |  | 1 | 1555 | 1566 | 10000 |  |  | 10000 | 110.28 | 14 | 90680 | 1635 |  | Y | 60 | 50 | C53856 잔강 5 톤받음 |  | B56292 | 05 |  |  |  | 고승만 | 2 |  |  | Y |  | Y |  | 115.8 | 13-6 | 0 | 281.53 | A |  | 1630 | 1 | 0.09 | 1579 | 1.38 | 71 | 30 | 231 | 3:51 | 18 | 18 | 0 | 0 |  | 0 | 0 |  | N2 | 2020-01-10 01:13 | 2020-01-10 01:18 | 5 | 2020-01-10 01:01 | 17 |  |  |  |  | Y |  | Y | Y | [6 empty] | 0 | 18.45 | [23 empty] | 0.07 | 0.07 | A | [9 empty] | 335 | 1149 | 55 | 30 | 0 | 169 | 0 | 752 | 0 | 361 | 0 | 0 | 0 | 12
2020-01-09 | C53859 | 3 | 저탄소 | SCR420HB | 연주시작 | Al 탈산 | T | 6 | 51 | 50350 | 102.75 | C | C | C |  | 1 |  | 1 | 1550 | 1550 | 8500 |  |  | 8500 | 84.39 | 36 | 100728 | 1707 |  | Y | 51 | 47 | [8 empty] | 2 |  |  |  |  | Y |  | 104.6 | 12-8 | 0.26 | 393.35 | A |  | 1647 | 2 | 0.42 | 1596 | 1.21 | 88 | 34 | 505 | 8:25 | 15 | 15 | 0 | 0 |  | 0 | 11 |  | N2 | 2020-01-10 01:13 |  | 25 | 2020-01-10 01:02 | 35 |  |  |  |  | Y | [5 empty] | Y |  |  |  | 7.22 | 0 | [23 empty] | 0 | 0 | A | [9 empty] | 761 | 1032 | 36 | 498 | 0 | 0 | 0 | 399 | 0 | 200 | 0 | 0 | 0 | 9 |  |  | 9 |  | 1
2020-01-09 | A56346 | 1 | 고탄소 | P-AE1055LSM | TUNDISH교체전 | Al 탈산 | B | 35 | 42 | 54100 | 81.93 | C | C | C |  | 1 | 1 |  | 1520 | 1537 | 4600 |  |  | 4600 | 58.46 | 10 | 78686 | 1593 |  | Y | 41 | 29 | [7 empty] | 박안희 | 2 |  | Y |  |  |  |  | 99.55 | 12-5 | 0.1 | 232.03 | A |  | 1593 | 3 | 0.19 | 1549 | 1.13 | 65 | 35 | 301 | 5:01 | 25 | 30 | 50 | 0 |  | 0 |  |  | N2 | 2020-01-10 01:31 | 2020-01-10 01:49 | 18 | 2020-01-10 01:28 | 20 |  |  |  |  | Y |  |  |  | Y | [5 empty] | 0 | 222.21 | [23 empty] | 0.01 | 0 | A |  |  | 4.162 | 32.172 | 52.018 | 0.11 | 12.498 | 1.616 | 1543.6 | 0 | 0 | 793 | 43 | 0 | 0 | 0 | 299 | 0 | 298 | 0 | 0 | 0 | 30
2020-01-09 | B56296 | 2 | 중탄소 | AE15B36C2 | TUNDISH교체 | Si 탈산 | B | 30 | 76 | 48250 | 107.97 | C | C |  | C | 1 |  | 1 | 1540 | 1545 | 8500 |  |  | 8500 | 93.04 | 16 | 91360 | 1667 |  | Y | 47 | 40 |  |  | B56293 | 05 |  |  |  | 고승만 | 2 |  |  | Y |  | Y |  | 110.25 | 12-9 | 243.99 | 0 | A |  | 1650 | 1 | 0.09 | 1575 | 1.53 | 77 | 28 | 156 | 2:36 | 15 | 21 | 0 | 0 | 50 | 0 | 0 |  | AR | 2020-01-10 02:25 | 2020-01-10 02:47 | 22 | 2020-01-10 02:02 | 45 |  |  |  |  | N | 미투입강종 | Y | Y | [5 empty] | 4 | 14.94 | 0.55 | [19 empty] | 1.87 |  |  |  | 0.29 | 0.29 | B | [9 empty] | 30 | 0 | 894 | 0 | 0 | 0 | 0 | 549 | 0 | 203 | 0 | 0 | 0 | 13 |  |  | 9 |  | 1
2020-01-09 | C53860 | 3 | 저탄소 | SCR420HB | 연주종료 | Al 탈산 | T | 38 | 85 | 49000 | 104.67 | C | C | C |  | 1 |  | 1 | 1550 | 1592 | 7400 |  |  | 7400 | 73.47 | 36 | 100728 | 1649 |  | Y | 50 | 44 | [8 empty] | 2 |  |  |  |  | Y |  | 104.7 | 12-2 | 0 | 397.05 | A |  | 1636 | 2 | 0.42 | 1586 | 1.19 | 78 | 40 | 435 | 7:15 | 15 | 15 | 0 | 0 |  | 0 | 14 |  | N2 | 2020-01-10 02:23 |  | 22 | 2020-01-10 02:09 | 36 |  |  |  |  | Y | [5 empty] | Y |  |  |  | 7.52 | 0 | [23 empty] | 0 | 0 | A | [9 empty] | 1276 | 640 | 39 | 419 | 0 | 0 | 0 | 802 | 0 | 300 | 0 | 0 | 0 | 19 |  |  | 7
2020-01-09 | A56347 | 1 | 고탄소 | STB2 | TUNDISH교체 | Al 탈산 | B | 20 | 13 | 53100 | 86.9 | C | C | C |  | 1 | 1 |  | 1520 | 1537 | 6200 |  |  | 6200 | 73.28 | 10 | 84610 | 1594 |  | Y | 44 | 39 | C53858 잔강받음 | [6 empty] | 박안희 | 2 |  | Y |  |  |  |  | 103.1 | 13-6 | 280.24 | 0 | A |  | 1594 | 3 | 0.21 | 1552 | 1.05 | 96 | 45 | 313 | 5:13 | 25 | 25 | 51 | 0 |  | 0 |  |  | AR | 2020-01-10 02:36 | 2020-01-10 03:10 | 34 | 2020-01-10 02:34 | 36 |  |  |  |  | Y |  |  |  | Y | [5 empty] | 196.26 | 0 | [19 empty] | 2.54 | 1.62 |  |  | 0 | 0 | A | [9 empty] | 0 | 847 | 131 | 26 | 0 | 0 | 0 | 298 | 0 | 297 | 0 | 0 | 0 | 97 |  |  |  |  | 1
2020-01-09 | B56297 | 2 | 중탄소 | AE15B36C2 |  | Si 탈산 | B | 21 | 66 | 48900 | 101.17 | C | C |  | C | 1 |  | 1 | 1540 | 1525 | 7900 |  |  | 7900 | 86.15 | 16 | 91702 | 1656 |  | Y | 47 | 38 |  |  | B56294 | 05 |  |  |  | 고승만 | 2 |  |  | Y |  | Y |  | 97.1 | 11-8 | 298.51 | 0 | A |  | 1639 | 1 | 0.08 | 1566 | 1.66 | 68 | 23 | 261 | 4:21 | 15 | 16 | 0 | 0 |  | 0 | 0 |  | AR | 2020-01-10 03:22 | 2020-01-10 03:57 | 35 | 2020-01-10 03:02 | 55 |  |  |  |  | N | 미투입강종 | Y | Y | [5 empty] | 5 | 10.23 | 0 | [23 empty] | 0.29 | 0.29 | A | [9 empty] | 190 | 0 | 711 | 0 | 0 | 0 | 0 | 851 | 0 | 202 | 0 | 0 | 0 | 38 |  |  | 5
2020-01-09 | C53861 | 3 | 저탄소 | SCR420HB | 연주종료 | Al 탈산 | T | 18 | 69 | 48400 | 91.95 | C | C | C |  | 1 |  | 1 | 1550 | 1560 | 7000 |  |  | 7000 | 69.49 | 36 | 100728 | 1629 |  | Y | 43 | 39 | [8 empty] | 2 |  |  |  |  | Y |  | 103 | 12-3 | 0 | 229.36 | A |  | 1621 | 2 | 0.44 | 1571 | 1.25 | 63 | 28 | 416 | 6:56 | 15 | 15 | 0 | 0 |  | 0 | 9 |  | N2 | 2020-01-10 03:26 |  | 26 | 2020-01-10 03:17 | 35 |  |  |  |  | Y | [5 empty] | Y |  |  |  | 8.06 | 0 | [23 empty] | 0.01 | 0 | A | [9 empty] | 1057 | 824 | 33 | 454 | 0 | 0 | 0 | 402 | 0 | 200 | 0 | 0 | 0 | 14 |  |  | 7
2020-01-09 | A56348 | 1 | 고탄소 | STB2 |  | Al 탈산 | B | 33 | 40 | 52000 | 91.15 | C | C | C |  | 1 | 1 |  | 1520 | 1567 | 4500 |  |  | 4500 | 44.32 | 12 | 101532 | 1558 |  | Y | 42 | 35 | [7 empty] | 박안희 | 2 |  | Y |  |  |  |  | 108.95 | 13-5 | 285.59 | 0 | A |  | 1558 | 3 | 0.22 | 1528 | 0.64 | 72 | 38 | 276 | 4:36 | 25 | 25 | 52 | 0 |  | 0 |  |  | AR | 2020-01-10 03:41 | 2020-01-10 04:16 | 35 | 2020-01-10 03:39 | 37 |  |  |  |  | Y |  |  |  | Y | [5 empty] | 234.36 | 0 | [20 empty] | 1.84 |  |  | 0.08 | 0 | A | [9 empty] | 0 | 39 | 157 | 21 | 0 | 0 | 0 | 298 | 0 | 298 | 0 | 0 | 0 | 51
2020-01-09 | B56298 | 2 | 중탄소 | AE15B36C2 |  | Si 탈산 | B | 36 | 68 | 49550 | 95.6 | C | C |  | C | 1 |  | 1 | 1540 | 1535 | 7200 |  |  | 7200 | 77.43 | 16 | 92992 | 1647 |  | Y | 39 | 34 |  |  | B56295 | 05 |  |  |  | 고승만 | 2 |  | Y | N |  | Y |  | 91.45 | 11-2 | 305.96 | 0 | A |  | 1628 | 1 | 0.08 | 1555 | 1.67 | 57 | 15 | 246 | 4:06 | 15 | 16 | 0 | 0 |  | 0 | 0 |  | AR | 2020-01-10 04:27 | 2020-01-10 04:59 | 32 | 2020-01-10 04:07 | 52 |  |  |  |  | N | 미투입강종 | Y | Y | [5 empty] | 5.8 | 7.25 | 0 | [23 empty] | 0.13 | 0.13 | A | [9 empty] | 139 | 0 | 641 | 0 | 0 | 0 | 0 | 701 | 0 | 203 | 0 | 0 | 0 | 47 |  |  | 7
2020-01-09 | C53862 | 3 | 저탄소 | SCR420HB | 연주종료 | Al 탈산 | T | 37 | 74 | 48400 | 99.72 | C | C | C |  | 1 |  | 1 | 1550 | 1570 | 7600 |  |  | 7600 | 82.31 | 33 | 92334 | 1632 | 380 | Y | 48 | 45 | [8 empty] | 2 |  |  |  |  | Y |  | 112.55 | 13-1 | 14.64 | 166.51 | A |  | 1571 | 2 | 0.43 | 1569 | 0.05 | 61 | 29 | 483 | 8:03 | 15 | 15 | 0 | 0 |  | 0 | 8 |  | N2 | 2020-01-10 04:43 |  | 13 | 2020-01-10 04:35 | 21 |  |  |  |  | Y | [5 empty] | Y |  |  |  | 11.26 | 0 | [23 empty] | 0 | 0 | A | [9 empty] | 388 | 1352 | 77 | 282 | 0 | 0 | 0 | 619 | 0 | 276 | 0 | 0 | 0 | 5 |  |  | 7
2020-01-09 | A56349 | 1 | 고탄소 | STB2 |  | Al 탈산 | B | 32 | 19 | 52400 | 78.38 | C | C | C |  | 1 | 1 |  | 1520 | 1585 | 4300 |  |  | 4300 | 42.35 | 12 | 101532 | 1565 |  | Y | 41 | 32 | [7 empty] | 박안희 | 2 |  | Y |  |  |  |  | 108.45 | 13-10 | 303.4 | 0 | A |  | 1565 | 3 | 0.22 | 1522 | 1.16 | 66 | 28 | 288 | 4:48 | 25 | 25 | 53 | 0 |  | 0 |  |  | AR | 2020-01-10 04:43 | 2020-01-10 05:21 | 38 | 2020-01-10 04:42 | 39 |  |  |  |  | Y |  |  |  | Y | [5 empty] | 189.52 | 0 | [20 empty] | 1.86 |  |  | 1.77 | 0 | A | [9 empty] | 0 | 67 | 208 | 35 | 0 | 0 | 0 | 299 | 0 | 298 | 0 | 0 | 0 | 61
2020-01-09 | B56299 | 2 | 중탄소 | AE15B36C2 |  | Si 탈산 | B | 31 | 67 | 49000 | 100.43 | C | C |  | C | 1 |  | 1 | 1540 | 1534 | 7800 |  |  | 7800 | 80.63 | 12 | 96735 | 1655 |  | Y | 50 | 39 | [7 empty] | 고승만 | 2 |  |  |  |  | Y |  | 96.7 | 11-8 | 262.25 | 0 | A |  | 1635 | 1 | 0.1 | 1565 | 1.5 | 67 | 31 | 241 | 4:01 | 15 | 16 | 0 | 0 | 25 | 0 | 0 |  | AR | 2020-01-10 05:41 | 2020-01-10 05:57 | 15 | 2020-01-10 05:24 | 33 |  |  |  |  | N | 미투입강종 | Y | Y | [5 empty] | 5 | 7.73 | 0 | [23 empty] | 0.16 | 0.16 | A | [9 empty] | 264 | 0 | 756 | 0 | 0 | 0 | 0 | 748 | 0 | 204 | 0 | 0 | 0 | 30 |  |  | 5
2020-01-09 | C53863 | 3 | 저탄소 | SCR420HB | TUNDISH교체전 | Al 탈산 | T | 6 | 52 | 50400 | 98.78 | C | C | C |  | 1 |  | 1 | 1550 | 1613 | 7200 |  |  | 7200 | 69.55 | 37 | 103526 | 1646 |  | Y | 45 | 38 |  |  |  | 00 |  |  |  |  | 2 |  |  | N |  | Y |  | 102.4 | 12-6 | 0 | 271.67 | A |  | 1629 | 2 | 0.44 | 1584 | 1.07 | 76 | 39 | 408 | 6:48 | 15 | 15 | 0 | 0 |  | 0 | 10 |  | N2 | 2020-01-10 05:50 |  | 10 | 2020-01-10 05:39 | 21 |  |  |  |  | Y | [5 empty] | Y |  |  |  | 8.38 | 0 | [23 empty] | 0.37 | 0 | A | [9 empty] | 568 | 1136 | 27 | 371 | 0 | 0 | 0 | 399 | 0 | 200 | 0 | 0 | 0 | 18 |  |  | 7
2020-01-09 | A56350 | 1 | 고탄소 | STB2 |  | Al 탈산 | B | 35 | 43 | 53900 | 84.1 | C | C | C |  | 1 | 1 |  | 1520 | 1530 | 5000 |  |  | 5000 | 59.09 | 10 | 84610 | 1559 |  | Y | 43 | 31 | [7 empty] | 박안희 | 2 |  | Y |  |  |  |  | 96.15 | 12-2 | 206.08 | 0 | A |  | 1559 | 3 | 0.21 | 1518 | 1.05 | 62 | 25 | 264 | 4:24 | 25 | 25 | 54 | 0 |  | 0 |  |  | AR | 2020-01-10 05:55 | 2020-01-10 06:30 | 35 | 2020-01-10 05:52 | 37 |  |  |  |  | Y |  |  |  | Y | [5 empty] | 183.38 | 0 | [20 empty] | 1.55 |  |  | 0.02 | 0 | A | [9 empty] | 0 | 32 | 142 | 29 | 0 | 0 | 0 | 299 | 0 | 296 | 0 | 0 | 0 | 78
2020-01-09 | B56300 | 2 | 중탄소 | AE15B36C2 |  | Si 탈산 | B | 30 | 77 | 48150 | 104.02 | C | C |  | D | 1 |  | 1 | 1540 | 1545 | 7800 |  |  | 7800 | 86.93 | 16 | 89728 | 1607 |  | Y | 43 | 39 | [7 empty] | 고승만 | 2 |  |  |  |  | Y |  |  |  | 325.06 | 0 | A |  | 1640 | 1 | 0.15 | 1563 | 0 | 65 | 32 | 247 | 4:07 | 15 | 16 | 0 | 0 |  | 0 | 0 |  | AR | 2020-01-10 06:49 | 2020-01-10 06:57 | 8 | 2020-01-10 06:23 | 34 |  |  |  |  | N |  | Y | Y | [5 empty] | 5 | 19.09 | 0 | [23 empty] | 0.35 | 0.35 | B | [9 empty] | 309 | 0 | 803 | 0 | 0 | 0 | 0 | 796 | 0 | 209 | 0 | 0 | 0 | 55 |  |  | 6
2020-01-09 | C53864 | 3 | 중탄소 | SCM440I |  | Al 탈산 | I | 38 | 86 | 48700 | 97.2 | C | D | D |  | 1 |  | 1 | 1560 | 1546 | 8000 |  |  | 8000 | 78.43 | 12 | 102000 | 1649 |  | INGOT | 56 | 42 | 잉고트 물량부족으로 C53862 8Ton 받음 |  |  | 13 | [6 empty] | Y | Y |  |  |  | 107 | 12-4 | 156.51 | 0 | A |  | 1637 | 2 | 0.43 | 1575 | 1.88 | 80 |  | 375 | 6:15 | 20 | 20 | 0 | 0 |  | 0 | 10 |  | AR | 2020-01-10 07:09 |  | 14 | 2020-01-10 07:01 | [5 empty] | Y | [5 empty] | N |  |  |  | 17.64 | 0 | [18 empty] | 1 |  |  |  |  | 0.37 | 0 | A | [9 empty] | 1438 | 0 | 62 | 0 | 0 | 0 | 0 | 502 | 0 | 201 | 0 | 0 | 0 | 20
2020-01-09 | A56351 | 1 | 고탄소 | STB2 |  | Al 탈산 | B | 20 | 14 | 53000 | 79.78 | C | D | D |  | 1 | 1 |  | 1520 | 1595 | 3400 |  |  | 3400 | 33.49 | 12 | 101532 | 1556 |  | Y | 42 | 39 | [7 empty] | 박안희 | 2 |  | Y |  |  |  |  | 107.35 | 13-10 | 152.73 | 0 | A |  | 1556 | 3 | 0.21 | 1527 | 0.76 | 71 | 32 | 261 | 4:21 | 25 | 25 | 55 | 0 |  | 0 |  |  | AR | 2020-01-10 06:59 | 2020-01-10 07:31 | 32 | 2020-01-10 06:59 | 32 |  |  |  |  | Y |  |  |  | Y | [5 empty] | 198.12 | 0 | [20 empty] | 1.02 |  |  | 1.18 | 0 | A | [9 empty] | 0 | 24 | 145 | 23 | 0 | 0 | 0 | 499 | 0 | 299 | 0 | 0 | 0 | 26
2020-01-10 | B56301 | 2 | 중탄소 | AE15B36C2 |  | Si 탈산 | B | 21 | 67 | 49150 | 93.77 | D | D |  | D | 1 |  | 1 | 1540 | 1565 | 6800 |  |  | 6800 | 63.79 | 16 | 106600 | 1634 |  | Y | 44 | 36 | [7 empty] | 고승만 | 2 |  |  |  |  | Y |  | 107.85 | 12-8 | 314.35 | 0 | A |  | 1617 | 1 | 0.1 | 1549 | 1.58 | 51 | 21 | 225 | 3:45 | 15 | 16 | 0 | 0 |  | 0 | 0 |  | AR | 2020-01-10 07:47 | 2020-01-10 08:06 | 19 | 2020-01-10 07:30 | 36 |  |  |  |  | N |  | Y | Y | [5 empty] | 4.5 | 9.99 | 0 | [23 empty] | 0.15 | 0.15 | A | [9 empty] | 317 | 0 | 760 | 0 | 0 | 0 | 0 | 851 | 0 | 206 | 0 | 0 | 0 | 17 |  |  | 7
2020-01-10 | A56352 | 1 | 고탄소 | STB2 |  | Al 탈산 | B | 33 | 41 | 50000 | 81.05 | D | D | D |  | 1 | 1 |  | 1520 | 1579 | 3900 |  |  | 3900 | 38.41 | 12 | 101532 | 1554 |  | Y | 42 | 26 | [7 empty] | 차승주 | 2 |  | Y |  |  |  |  | 107.15 | 13-3 | 195.07 | 0 | A |  | 1554 | 3 | 0.21 | 1522 | 0.8 | 66 | 28 | 296 | 4:56 | 25 | 25 | 56 | 0 |  | 0 |  |  | AR | 2020-01-10 08:10 | 2020-01-10 08:54 | 44 | 2020-01-10 08:10 | 45 |  |  |  |  | Y |  |  |  | Y | [5 empty] | 206.83 | 0 | [20 empty] | 1 |  |  | 2.49 | 0 | A | [9 empty] | 0 | 35 | 172 | 23 | 0 | 0 | 0 | 450 | 0 | 201 | 0 | 0 | 0 | 39
2020-01-10 | C53865 | 3 | 중탄소 | AE4145MA3 |  | Al 탈산 | I | 18 | 70 | 48150 | 106.42 | D | D | D |  | 1 |  | 1 | 1560 | 1570 | 8000 |  |  | 8000 | 106.1 | 13 | 75400 | 1639 |  | INGOT | 55 | 41 | [7 empty] | 박지웅 | [5 empty] | Y |  | 92.05 | 11-3 | 161.69 | 0 | A |  | 1643 | 2 | 0.45 | 1567 | 2.24 | 82 |  | 448 | 7:28 | 20 | 20 | 0 | 0 |  | 0 | 10 |  | AR | 2020-01-10 08:43 |  | 16 | 2020-01-10 08:26 | [5 empty] | Y | [5 empty] | N |  |  |  | 18.71 | 0 | [18 empty] | 1 |  |  |  |  | 0.54 | 0 | B |  |  | 5.307 | 34.936 | 47.899 | 0.39 | 9.025 | 1.371 | 1406.53 | 1832 | 0 | 1001 | 0 | 0 | 0 | 0 | 1057 | 0 | 301 | 198 | 0 | 0 | 0
2020-01-10 | B56302 | 2 | 중탄소 | AE15B36C2 |  | Si 탈산 | B | 36 | 69 | 49800 | 96.63 | D | D |  | D | 1 |  | 1 | 1540 | 1536 | 8000 |  |  | 8000 | 71.79 | 16 | 111429 | 1637 |  | Y | 45 | 41 | [7 empty] | 김익규 | 3 |  |  |  |  | Y |  | 103.4 | 12-4 | 255.41 | 0 | A |  | 1629 | 1 | 0.1 | 1564 | 1.65 | 66 | 27 | 172 | 2:52 | 15 | 18 | 0 | 0 |  | 0 | 0 |  | AR | 2020-01-10 08:53 | 2020-01-10 09:11 | 18 | 2020-01-10 08:35 | 36 |  |  |  |  | N |  | Y | Y | [5 empty] | 4.5 | 10.75 | 0 | [23 empty] | 0.12 | 0.12 | A | [9 empty] | 305 | 0 | 661 | 0 | 0 | 0 | 0 | 855 | 0 | 0 | 0 | 0 | 0 | 13 |  |  | 5
2020-01-10 | C53866 | 3 | 중탄소 | AE15B38M | 연주시작 | Al 탈산 | T | 37 | 75 | 47550 | 111.68 | D | D | D |  | 1 |  | 1 | 1535 | 1555 | 8500 |  |  | 8500 | 94.01 | 33 | 90420 | 1653 |  | Y | 56 | 48 | [7 empty] | 박지웅 | 2 |  |  |  |  | Y |  | 95.65 | 11-5 | 191.77 | 0 | A |  | 1661 | 2 | 0.42 | 1587 | 2 | 90 | 45 | 325 | 5:25 | 20 | 20 | 0 | 0 |  | 0 | 10 |  | AR | 2020-01-10 09:53 |  | 18 | 2020-01-10 09:35 | 37 |  |  |  |  | Y | [5 empty] | N |  |  |  | 13.63 | 0 | [23 empty] | 1.22 | 0 | A |  |  | 12.59 | 28.038 | 46.886 | 0.432 | 3.724 | 1.672 | 1531.87 | 0 | 0 | 200 | 44 | 0 | 0 | 0 | 754 | 0 | 0 | 0 | 0 | 0 | 0 |  |  | 9 | 0 | 1
2020-01-10 | B56303 | 2 | 중탄소 | AE15B36C2 | 연주종료 | Si 탈산 | B | 31 | 68 | 49200 | 108.88 | D | D |  | D | 1 |  | 1 | 1540 | 1536 | 8500 |  |  | 8500 | 82.7 | 18 | 102780 | 1635 | 351 | Y | 50 | 44 | [7 empty] | 김익규 | 2 |  |  |  |  | Y |  | 104.6 | 12-5 | 420.32 | 0 | A |  | 1632 | 1 | 0.11 | 1561 | 1.46 | 63 | 30 | 249 | 4:09 | 15 | 17 | 0 | 0 |  | 0 | 0 |  | AR | 2020-01-10 10:07 | 2020-01-10 10:17 | 10 | 2020-01-10 09:46 | 31 |  |  |  |  | N |  | Y | Y | [5 empty] | 4.5 | 13.1 | 0 | [23 empty] | 0.12 | 0.12 | A | [9 empty] | 296 | 0 | 743 | 0 | 0 | 0 | 0 | 893 | 0 | 0 | 0 | 0 | 0 | 38 |  |  | 5
2020-01-10 | A56353 | 1 | 고탄소 | STB2 |  | Al 탈산 | B | 32 | 20 | 52400 | 75.8 | D | D | D |  | 1 | 1 |  | 1520 | 1564 | 4100 |  |  | 4100 | 40.38 | 12 | 101532 | 1559 |  | Y | 40 | 27 | [7 empty] | 김덕진 | 2 |  | Y |  |  |  |  | 107.65 | 13-9 | 203.79 | 0 | A |  | 1559 | 3 | 0.22 | 1559 | 0 | 103 | 29 | 274 | 4:34 | 25 | 25 | 57 | 0 |  | 0 |  |  | AR | 2020-01-10 09:36 | 2020-01-10 10:02 | 26 | 2020-01-10 09:35 | 26 |  |  |  |  | Y |  |  |  | Y | [5 empty] | 222 | 0 | [20 empty] | 1.22 |  |  | 4.08 | 0 | A | [9 empty] | 0 | 0 | 185 | 26 | 0 | 0 | 0 | 510 | 0 | 200 | 0 | 0 | 0 | 22
2020-01-10 | B56304 | 2 | 중탄소 | AE15B38M | 연주종료 | Al 탈산 | T | 21 | 68 | 48450 | 121.08 | D | D |  | D | 1 |  | 1 | 1540 | 1556 | 9500 |  |  | 9500 | 96.31 | 36 | 98640 | 1655 |  | Y | 68 | 50 | 가스안나와21호레들로교체. | [6 empty] | 김익규 | 3 |  |  |  |  | Y |  |  |  | 183.27 | 0 | A |  | 1632 | 1 | 0.07 | 1557 | 1.62 | 60 | 29 | 229 | 3:49 | 20 | 21 | 0 | 0 |  | 0 | 0 |  | AR | 2020-01-10 11:25 |  | 11 | 2020-01-10 11:12 | 24 |  |  |  |  | N | 호이스트 고장 | [7 empty] | 4.5 | 10.2 | 0 | [23 empty] | 0.22 | 0.22 | A | [9 empty] | 0 | 0 | 345 | 0 | 0 | 260 | 0 | 904 | 0 | 154 | 0 | 0 | 0 | 51 |  |  | 7 | 0
2020-01-10 | A56354 | 1 | 고탄소 | STB2 |  | Al 탈산 | B | 35 | 44 | 51000 | 79.25 | D | D | D |  | 1 | 1 |  | 1520 | 1533 | 5800 |  |  | 5800 | 57.12 | 12 | 101532 | 1562 |  | Y | 43 | 40 | [7 empty] | 김덕진 | 2 |  | Y |  |  |  |  | 107.15 | 13-3 | 380.06 | 0 | A |  | 1562 | 3 | 0.22 | 1526 | 1 | 70 | 35 | 265 | 4:25 | 25 | 25 | 58 | 0 |  | 0 |  |  | AR | 2020-01-10 10:47 | 2020-01-10 11:09 | 22 | 2020-01-10 10:46 | 23 |  |  |  |  | Y |  |  |  | Y | [5 empty] | 215.26 | 0 | [20 empty] | 0.56 |  |  | 5.41 | 0 | A | [9 empty] | 0 | 0 | 246 | 0 | 0 | 0 | 0 | 447 | 0 | 200 | 0 | 0 | 0 | 29
2020-01-10 | C53867 | 3 | 중탄소 | SCM440I |  | Al 탈산 | I | 6 | 53 | 50400 | 79.42 | D | D | D |  | 1 |  | 1 | 1560 | 1571 | 6500 |  |  | 6500 | 130.52 | 6 | 49800 | 1663 | 359 | INGOT | 42 | 35 | C53865 잉고트 16ton 남아서 받음 |  | C53865 | 16 |  |  |  | 박지웅 |  |  | Y |  |  | Y |  | 90.1 | 11-3 | 137.42 | 0 | A |  | 1652 | 2 | 0.43 | 1575 | 2.41 | 80 |  | 321 | 5:21 | 20 | 20 | 0 | 0 |  | 0 | 10 |  | AR | 2020-01-10 10:50 |  | 23 | 2020-01-10 10:43 | [5 empty] | Y | [5 empty] | N |  |  |  | 9.24 | 0 | [18 empty] | 1 |  |  |  |  | 1.75 | 0 | A | [9 empty] | 946 | 0 | 286 | 0 | 0 | 0 | 0 | 295 | 0 | 0 | 0 | 0 | 0 | 11
2020-01-10 | A56355 | 1 | 고탄소 | STB2 |  | Al 탈산 | B | 20 | 15 | 52500 | 77.4 | D | D | D |  | 1 | 1 |  | 1520 | 1530 | 5500 |  |  | 5500 | 54.17 | 12 | 101532 | 1556 |  | Y | 40 | 34 | [7 empty] | 김덕진 | 2 |  | Y |  |  |  |  | 100.2 | 13-2 | 183.01 | 0 | A |  | 1556 | 3 | 0.21 | 1524 | 0.91 | 68 | 33 | 274 | 4:34 | 25 | 25 | 59 | 0 |  | 0 |  |  | AR | 2020-01-10 11:45 | 2020-01-10 12:16 | 31 | 2020-01-10 11:43 | 33 |  |  |  |  | Y |  |  |  | Y | [5 empty] | 216.09 | 0 | [20 empty] | 0.97 |  |  | 0.01 | 0 | A | [9 empty] | 0 | 0 | 249 | 22 | 0 | 0 | 0 | 452 | 0 | 295 | 0 | 0 | 0 | 19
2020-01-10 | B56305 | 2 | 중탄소 | AE15B38M | 연주종료 | Al 탈산 | T | 30 | 79 | 47950 | 104 | D | D |  | D | 1 |  | 2 | 1540 | 1574 | 5800 |  |  | 5800 | 64.15 | 33 | 90420 | 1637 |  | Y | 45 | 35 | [7 empty] | 김익규 | 3 |  |  |  |  | Y |  | 98.55 | 11-7 | 306.89 | 0 | A |  | 1624 | 1 | 0.08 | 1553 | 1.67 | 56 | 22 | 162 | 2:42 | 20 | 21 | 0 | 0 |  | 0 | 0 |  | AR | 2020-01-10 12:31 |  | 18 | 2020-01-10 12:08 | 42 |  |  |  |  | N | 호이스트 고장 | [7 empty] | 4.5 | 10.11 | 0 | [23 empty] | 0.12 | 0.12 | A | [9 empty] | 12 | 0 | 273 | 0 | 0 | 272 | 0 | 654 | 0 | 322 | 0 | 0 | 0 | 32 |  |  | 5 | 0.042
2020-01-10 | A56356 | 1 | 고탄소 | STB2 |  | Al 탈산 | B | 33 | 42 | 52900 | 75.67 | D | D | D |  | 1 | 1 |  | 1520 | 1559 | 4400 |  |  | 4400 | 52 | 10 | 84610 | 1569 |  | Y | 40 | 29 | [7 empty] | 김덕진 | 3 |  | Y |  |  |  |  | 106.85 | 13-3 | 288.56 | 0 | A |  | 1569 | 3 | 0.21 | 1530 | 1.15 | 74 | 33 | 255 | 4:15 | 25 | 25 | 60 | 0 |  | 0 |  |  | AR | 2020-01-10 12:44 | 2020-01-10 13:20 | 36 | 2020-01-10 12:42 | 38 |  |  |  |  | Y |  |  |  | Y | [5 empty] | 213 | 0 | [20 empty] | 1.09 |  |  | 0.01 | 0 | A | [9 empty] | 0 | 0 | 192 | 0 | 0 | 0 | 0 | 397 | 0 | 294 | 0 | 0 | 0 | 19
2020-01-10 | B56306 | 2 | 중탄소 | AE15B38M | 연주종료 | Al 탈산 | T | 36 | 70 | 49300 | 106.7 | D | D |  | D | 1 |  | 1 | 1540 | 1544 | 7100 |  |  | 7100 | 71.98 | 36 | 98640 | 1654 |  | Y | 39 | 36 |  |  | C53866 | 05 |  |  |  | 김익규 | 3 |  | Y | N |  | Y |  |  |  | 243.63 | 0 | A |  | 1635 | 1 | 0.05 | 1566 | 1.26 | 69 | 30 | 228 | 3:48 | 20 | 21 | 0 | 0 |  | 0 | 0 |  | AR | 2020-01-10 13:35 |  | 32 | 2020-01-10 13:14 | 54 |  |  |  |  | N | 호이스트 고장 | [7 empty] | 4.3 | 9.46 | 0 | [23 empty] | 0.1 | 0.1 | A | [9 empty] | 20 | 0 | 372 | 0 | 0 | 255 | 0 | 777 | 0 | 441 | 0 | 0 | 0 | 43 |  |  | 5 | 0.019
2020-01-10 | A56357 | 1 | 고탄소 | STB2 |  | Al 탈산 | B | 32 | 21 | 52900 | 79.2 | D | D | D |  | 1 | 1 |  | 1520 | 1544 | 4900 |  |  | 4900 | 48.26 | 12 | 101532 | 1564 |  | Y | 42 | 37 | [7 empty] | 김덕진 | 3 |  | Y |  |  |  |  | 101.6 | 13-2 | 236.33 | 0 | A |  | 1564 | 3 | 0.21 | 1523 | 1.11 | 67 | 33 | 284 | 4:44 | 25 | 25 | 61 | 0 |  | 0 |  |  | AR | 2020-01-10 13:52 | 2020-01-10 14:25 | 33 | 2020-01-10 13:51 | 34 |  |  |  |  | Y |  |  |  | Y | [5 empty] | 221.27 | 0 | [20 empty] | 1.22 |  |  | 1.22 | 0 | A | [9 empty] | 0 | 23 | 219 | 10 | 0 | 0 | 0 | 391 | 0 | 199 | 0 | 0 | 0 | 66
2020-01-10 | B56307 | 2 | 중탄소 | AE15B38M | 연주종료 | Al 탈산 | T | 6 | 54 | 51000 | 109.03 | D | D |  | A | 1 |  | 1 | 1540 | 1566 | 7100 |  |  | 7100 | 78.52 | 33 | 90420 | 1645 | 355 | Y | 52 | 38 |  |  | B56304 | 05 |  |  |  | 김익규 | 3 |  |  | Y |  | Y |  | 97.7 | 12-1 | 268.93 | 0 | A |  | 1643 | 1 | 0.09 | 1562 | 1.73 | 65 | 25 | 219 | 3:39 | 20 | 21 | 0 | 0 | 30 | 0 | 0 |  | AR | 2020-01-10 14:39 |  | 48 | 2020-01-10 14:19 | 68 |  |  |  |  | N | 호이스트 고장 | [7 empty] | 4.5 | 12.13 | 0 | [23 empty] | 0.41 | 0.41 | A | [9 empty] | 23 | 0 | 324 | 0 | 0 | 258 | 0 | 775 | 0 | 443 | 0 | 0 | 0 | 0 |  |  | 5 | 0
2020-01-10 | A56358 | 1 | 고탄소 | STB2 |  | Al 탈산 | B | 35 | 45 | 51600 | 84.03 | D | A | A |  | 1 | 1 |  | 1520 | 1538 | 5700 |  |  | 5700 | 67.37 | 10 | 84610 | 1571 |  | Y | 43 | 37 | [7 empty] | 김덕진 | 3 |  | Y |  |  |  |  | 108.4 | 13-4 | 333.61 | 0 | A |  | 1571 | 3 | 0.21 | 1529 | 1 | 73 | 35 | 264 | 4:24 | 25 | 25 | 62 | 0 |  | 0 |  |  | AR | 2020-01-10 14:54 | 2020-01-10 15:28 | 35 | 2020-01-10 14:53 | 35 |  |  |  |  | Y |  |  |  | Y | [5 empty] | 189.08 | 0 | [20 empty] | 1.43 |  |  | 5.97 | 0 | A | [9 empty] | 0 | 18 | 157 | 20 | 0 | 0 | 0 | 595 | 0 | 198 | 0 | 0 | 0 | 44
2020-01-10 | B56308 | 2 | 중탄소 | AE15B38M | 연주종료 | Al 탈산 | T | 21 | 69 | 48700 | 106.58 | A | A | A |  | 1 |  | 1 | 1540 | 1514 | 8500 |  |  | 8500 | 103.41 | 30 | 82200 | 1665 |  | Y | 54 | 45 |  |  | B56305 | 05 |  |  |  | 김익규 | 2 |  |  | Y |  | Y |  | 89.6 | 10-10 | 454.53 | 0 | A |  | 1652 | 2 | 0.43 | 1579 | 1.78 | 82 | 32 | 323 | 5:23 | 20 | 20 | 0 | 0 |  | 0 | 13 |  | AR | 2020-01-10 15:52 |  | 54 | 2020-01-10 15:39 | 67 |  |  |  |  | Y | [5 empty] | N |  |  | 6 | 3.97 | 0 | [23 empty] | 0 | 0 | A | [9 empty] | 0 | 0 | 224 | 0 | 0 | 233 | 0 | 602 | 0 | 160 | 0 | 0 | 0 | 14 |  |  | 7 | 0.0225
2020-01-10 | A56359 | 1 | 고탄소 | STB2 |  | Al 탈산 | B | 20 | 16 | 53400 | 90.83 | A | A | A |  | 1 | 1 |  | 1520 | 1540 | 6200 |  |  | 6200 | 61.06 | 12 | 101532 | 1561 | 365 | Y | 47 | 38 |  |  | A56356 |  |  |  |  | 정용태 | 3 |  |  | Y |  |  |  | 104.05 | 13-6 | 340.68 | 0 | A |  | 1561 | 3 | 0.21 | 1523 | 0.86 | 67 | 36 | 286 | 4:46 | 25 | 25 | 63 | 0 |  | 0 |  |  | AR | 2020-01-10 16:03 | 2020-01-10 16:36 | 33 | 2020-01-10 16:03 | 33 |  |  |  |  | Y |  |  |  | Y | [5 empty] | 207.95 | 0 | [20 empty] | 0.84 |  |  | 14.31 | 0 | A | [9 empty] | 0 | 17 | 194 | 18 | 0 | 0 | 0 | 542 | 0 | 549 | 0 | 0 | 0 | 63
2020-01-10 | B56309 | 2 | 중탄소 | AE15B38M | 연주종료 | Al 탈산 | T | 30 | 80 | 47950 | 111.85 | A | A | A |  | 1 |  | 1 | 1540 | 1556 | 7200 |  |  | 7200 | 75.08 | 35 | 95900 | 1654 |  | N | 49 | 41 |  |  | B56306 | 05 |  |  |  | 임현진 | 2 |  |  |  |  | Y |  | 102.25 | 12-1 | 393.28 | 0 | A |  | 1647 | 2 | 0.44 | 1570 | 1.79 | 73 | 32 | 321 | 5:21 | 20 | 20 | 0 | 0 |  | 0 |  |  | AR | 2020-01-10 17:03 |  | 52 | 2020-01-10 16:42 | 73 |  |  |  |  | Y | [9 empty] | 10 | 0 | [23 empty] | 0.24 | 0 | A |  |  | 10.121 | 30.364 | 45.943 | 0.285 | 4.539 | 1.513 | 1500.79 | 75 | 0 | 396 | 0 | 0 | 247 | 0 | 503 | 0 | 202 | 0 | 0 | 0 | 17 |  |  | 7 | 0.021
2020-01-10 | A56360 | 1 | 고탄소 | STB2 |  | Al 탈산 | B | 33 | 43 | 52600 | 83.58 | A | A | A |  | 1 | 1 |  | 1520 | 1533 | 6300 |  |  | 6300 | 62.05 | 12 | 101532 | 1558 |  | Y | 43 | 40 |  |  | A56357 |  |  |  |  | 정용태 | 2 |  | Y |  |  |  |  | 104.3 | 12-10 | 376.98 | 0 | A |  | 1558 | 3 | 0.21 | 1527 | 0.82 | 71 | 35 | 295 | 4:55 | 25 | 25 | 64 | 0 |  | 0 |  |  | AR | 2020-01-10 17:08 | 2020-01-10 17:38 | 31 | 2020-01-10 17:06 | 33 |  |  |  |  | Y |  |  |  | Y | [5 empty] | 174.59 | 0 | [20 empty] | 1.1 |  |  | 0.01 | 0 | A | [9 empty] | 0 | 0 | 174 | 22 | 0 | 0 | 0 | 595 | 0 | 299 | 0 | 0 | 0 | 154
2020-01-10 | B56310 | 2 | 저탄소 | ATA105M18 | 연주시작 | Al 탈산 | B | 36 | 71 | 48950 | 100.02 | A | A |  | A | 1 |  | 1 | 1555 | 1584 | 6900 |  |  | 6900 | 78.84 | 10 | 87520 | 1684 |  | Y | 44 | 37 |  |  | B56307 | 05 |  |  |  | 임현진 | 2 |  |  |  |  | Y |  |  |  | 365.08 | 0 | A |  | 1669 | 1 | 0.08 | 1596 | 1.45 | 83 | 38 | 463 | 7:43 | 18 | 21 | 0 | 0 |  | 0 | 0 |  | AR | 2020-01-10 17:52 | 2020-01-10 18:06 | 13 | 2020-01-10 17:42 | 23 |  |  |  |  | Y |  | Y | Y | [5 empty] | 5 | 13.34 | 0 | [19 empty] | 2.53 | 1.91 |  |  | 0.11 | 0.11 | A | [9 empty] | 0 | 0 | 582 | 0 | 0 | 308 | 0 | 1502 | 0 | 304 | 0 | 0 | 0 | 29 |  |  | 8 |  | 1
2020-01-10 | C53868 | 3 | 중탄소 | AE15B38M | 연주종료 | Al 탈산 | T | 31 | 69 | 49850 | 134.78 | A | A | A |  | 1 |  | 1 | 1535 | 1579 | 9200 |  |  | 9200 | 108.31 | 31 | 84940 | 1664 |  | Y | 70 | 61 | 전기로탭홀교체로 래들가열상태불량 |  | B56307 | 05 |  |  |  | 도주용 | 2 |  | N | Y |  | Y | 4 | 92.15 | 11-3 | 429.24 | 0 | A |  | 1647 | 2 | 0.43 | 1571 | 1.58 | 74 | 30 | 561 | 9:21 | 20 | 20 | 0 | 0 |  | 0 | 16 |  | AR | 2020-01-10 18:33 |  | 41 | 2020-01-10 18:16 | 58 |  |  |  |  | Y | [5 empty] | N |  |  | 6 | 6.39 | 0 | [23 empty] | 0 | 0 | A |  |  | 10.48 | 28.928 | 48.225 | 0.667 | 4.601 | 1.667 | 1503.01 | 46 | 0 | 335 | 0 | 0 | 0 | 0 | 1002 | 0 | 301 | 303 | 0 | 0 | 6 |  |  | 5 | 0
2020-01-10 | A56361 | 1 | 고탄소 | STB2 |  | Al 탈산 | B | 32 | 22 | 52600 | 76.52 | A | A | A |  | 1 | 1 |  | 1520 | 1564 | 5000 |  |  | 5000 | 49.25 | 12 | 101532 | 1563 |  | Y | 41 | 33 |  |  | A56358 |  |  |  |  | 정용태 | 3 |  | Y |  |  |  |  | 103.8 | 13-4 | 156.71 | 0 | A |  | 1563 | 3 | 0.2 | 1526 | 1.06 | 70 | 34 | 262 | 4:22 | 25 | 25 | 65 | 0 |  | 0 |  |  | AR | 2020-01-10 18:08 | 2020-01-10 18:43 | 34 | 2020-01-10 18:08 | 35 |  |  |  |  | Y |  |  |  | Y | [5 empty] | 151.54 | 0 | [20 empty] | 1.21 |  |  | 1.1 | 0 | A | [9 empty] | 0 | 0 | 250 | 22 | 0 | 0 | 0 | 497 | 0 | 299 | 0 | 0 | 0 | 36
2020-01-10 | B56311 | 2 | 저탄소 | ATA105M18 |  | Al 탈산 | B | 19 | 4 | 53600 | 96.3 | A | A |  | A | 1 |  | 2 | 1555 | 1567 | 7600 |  |  | 7600 | 72.36 | 12 | 105024 | 1686 |  | Y | 47 | 39 | [7 empty] | 임현진 | 2 |  |  |  |  | Y |  | 102.1 | 13-7 | 336.82 | 0 | A |  | 1663 | 1 | 0.06 | 1590 | 1.67 | 77 | 38 | 212 | 3:32 | 18 | 19 | 0 | 0 | 27 | 0 | 0 |  | AR | 2020-01-10 18:53 | 2020-01-10 19:06 | 13 | 2020-01-10 18:40 | 27 |  |  |  |  | Y |  | Y | Y | [5 empty] | 5 | 21.49 | 0 | 대기 래들 | [19 empty] | 1.16 |  |  | 0.09 | 0.09 | A | [9 empty] | 0 | 0 | 357 | 0 | 0 | 298 | 0 | 1207 | 0 | 301 | 0 | 0 | 0 | 30
2020-01-10 | A56362 | 1 | 고탄소 | STB2 | TUNDISH교체전 | Al 탈산 | B | 35 | 46 | 53600 | 79.45 | A | A | A |  | 1 | 1 |  | 1520 | 1586 | 4800 |  |  | 4800 | 48.88 | 13 | 98207 | 1565 |  | Y | 41 | 32 |  |  | A56359 |  |  |  |  | 정용태 | 3 |  |  | Y |  |  |  | 106.85 | 13-2 | 263.37 | 0 | A |  | 1565 | 3 | 0.2 | 1530 | 0.95 | 74 | 36 | 276 | 4:36 | 25 | 25 | 66 | 0 |  | 0 |  |  | AR | 2020-01-10 19:11 | 2020-01-10 19:48 | 37 | 2020-01-10 19:09 | 39 |  |  |  |  | Y |  |  |  | Y | [5 empty] | 162.13 | 0 | [20 empty] | 1.74 |  |  | 4.28 | 0 | A | [9 empty] | 0 | 0 | 239 | 22 | 0 | 0 | 0 | 738 | 0 | 299 | 0 | 0 | 0 | 24
2020-01-10 | C53869 | 3 | 중탄소 | AE15B38M | 연주종료 | Al 탈산 | T | 38 | 87 | 49250 | 137.42 | A | A | A |  | 1 |  | 1 | 1535 | 1545 | 11000 |  |  | 11000 | 114.7 | 35 | 95900 | 1639 |  | N | 76 | 69 | 래들가열상태불량 | [6 empty] | 정종훈 | 2 | [6 empty] | 99.1 | 11-6 | 460.5 | 0 | A |  | 1631 | 2 | 0.43 | 1561 | 1.52 | 64 | 24 | 448 | 7:28 | 20 | 20 | 0 | 0 |  | 0 | 15 |  | AR | 2020-01-10 20:09 |  | 17 | 2020-01-10 19:55 | 32 |  |  |  |  | Y | [5 empty] | N |  |  | 5 | 8.21 | 0 | [23 empty] | 0 | 0 | A |  |  | 11.192 | 28.86 | 47.567 | 0.597 | 4.25 | 1.648 | 1516.81 | 23 | 31 | 182 | 51 | 0 | 0 | 0 | 698 | 0 | 300 | 99 | 0 | 0 | 0 |  |  | 5 | 0
2020-01-10 | B56312 | 2 | 저탄소 | ATA105M18 |  | Al 탈산 | B | 6 | 55 | 50450 | 93.7 | A | A |  | A | 1 |  | 1 | 1555 | 1544 | 7500 |  |  | 7500 | 71.41 | 12 | 105024 | 1645 |  | Y | 46 | 41 | [7 empty] | 임현진 | 2 |  |  |  |  | Y |  | 108.05 | 13-1 | 369.85 | 0 | A |  | 1631 | 1 | 0.09 | 1576 | 1.45 | 63 | 23 | 355 | 5:55 | 18 | 18 | 0 | 0 |  | 0 | 0 |  | AR | 2020-01-10 19:59 | 2020-01-10 20:12 | 13 | 2020-01-10 19:49 | 23 |  |  |  |  | Y |  | Y | Y | [5 empty] | 4 | 12.36 | 0 | [20 empty] | 1.13 |  |  | 0.1 | 0.1 | A | [9 empty] | 0 | 0 | 119 | 0 | 0 | 228 | 0 | 1709 | 0 | 505 | 0 | 0 | 0 | 8
2020-01-10 | A56363 | 1 | 저탄소 | SCR420HCS | TUNDISH교체 | Si 탈산 | B | 20 | 17 | 52900 | 84.05 | A | A | A |  | 1 | 1 |  | 1540 | 1570 | 7000 |  |  | 7000 | 45.96 | 18 | 152298 | 1643 |  | Y | 43 | 40 |  |  | A56360 |  |  |  |  | 정용태 | 3 |  | Y |  |  |  |  | 105.3 | 13-7 | 0.39 | 233.34 | A |  | 1643 | 3 | 0.19 | 1608 | 0.88 | 97 | 37 | 269 | 4:29 | 16 | 23 | 67 | 0 |  | 0 |  |  | N2 | 2020-01-10 20:34 | 2020-01-10 21:18 | 44 | 2020-01-10 20:33 | 45 |  |  |  |  | Y |  |  |  | Y | [5 empty] | 38.79 | 202.37 | [19 empty] | 3.36 | 2.28 |  |  | 5.79 | 0 | A | [9 empty] | 772 | 760 | 0 | 40 | 0 | 0 | 0 | 498 | 0 | 298 | 0 | 0 | 0 | 9 |  |  |  |  | 1
2020-01-10 | C53870 | 3 | 중탄소 | AE15B38M | 연주종료 | Al 탈산 | T | 37 | 76 | 47850 | 118.3 | A | A | A |  | 1 |  | 1 | 1535 | 1538 | 9000 |  |  | 9000 | 99.54 | 33 | 90420 | 1664 |  | N | 60 | 58 | 래들가열상태불량 | [6 empty] | 도주용 | 2 |  |  |  |  | Y | 4 | 96.5 | 11-6 | 404.03 | 0 | A |  | 1639 | 2 | 0.41 | 1562 | 1.79 | 65 | 24 | 341 | 5:41 | 20 | 20 | 0 | 0 |  | 0 | 15 |  | AR | 2020-01-10 21:24 |  | 21 | 2020-01-10 21:09 | 37 |  |  |  |  | Y | [5 empty] | N |  |  | 5 | 7.28 | 0 | [23 empty] | 0 | 0 | A | [9 empty] | 0 | 0 | 186 | 0 | 0 | 0 | 0 | 398 | 0 | 300 | 0 | 0 | 0 | 17 |  |  | 5 | 0
2020-01-10 | B56313 | 2 | 저탄소 | ATA105M18 |  | Al 탈산 | B | 21 | 70 | 48500 | 93.47 | A | A |  | A | 1 |  | 1 | 1555 | 1554 | 6500 |  |  | 6500 | 74.27 | 10 | 87520 | 1647 |  | Y | 45 | 34 | [7 empty] | 임현진 | 2 |  |  |  |  | Y |  | 109.4 | 12-9 | 306.07 | 0 | A |  | 1627 | 1 | 0.1 | 1576 | 1.31 | 63 | 22 | 185 | 3:05 | 18 | 19 | 0 | 0 | 30 | 0 | 0 |  | AR | 2020-01-10 21:05 | 2020-01-10 21:21 | 16 | 2020-01-10 20:56 | 26 |  |  |  |  | Y |  | Y | Y | [5 empty] | 4.5 | 10.85 | 0 | [20 empty] | 1.26 |  |  | 0.09 | 0.09 | A | [9 empty] | 0 | 0 | 515 | 0 | 0 | 311 | 0 | 1007 | 0 | 203 | 0 | 0 | 0 | 27
2020-01-10 | A56364 | 1 | 저탄소 | SCR420HON2 | 유사강종연연주 | Al 탈산 | B | 33 | 44 | 53200 | 87.97 | A | A | A |  | 1 | 1 |  | 1540 | 1556 | 6300 |  |  | 6300 | 124.1 | 6 | 50766 | 1623 |  | Y | 41 | 36 |  |  | A56361 |  |  |  |  | 정용태 | 3 |  | Y |  |  |  |  | 103.65 | 12-9 | 0 | 290.76 | A |  | 1623 | 3 | 0.19 | 1595 | 0.61 | 84 | 39 | 289 | 4:49 | 16 | 23 | 68 | 0 |  | 0 |  |  | N2 | 2020-01-10 21:39 | 2020-01-10 22:16 | 36 | 2020-01-10 21:37 | 38 |  |  |  |  | Y |  |  |  | Y | [5 empty] | 0 | 302.04 | [23 empty] | 0 | 2.54 | A | [9 empty] | 144 | 1252 | 0 | 26 | 0 | 0 | 0 | 498 | 0 | 498 | 0 | 0 | 0 | 18
2020-01-10 | B56314 | 2 | 저탄소 | ATA105M18 |  | Al 탈산 | B | 30 | 81 | 47850 | 87.48 | A | A |  | C | 1 |  | 1 | 1555 | 1557 | 5500 |  |  | 5500 | 57.13 | 11 | 96272 | 1647 |  | Y | 35 | 28 | [7 empty] | 임현진 | 2 |  |  |  |  | Y |  | 108.75 | 12-6 | 245.78 | 0 | A |  | 1639 | 1 | 0.1 | 1578 | 1.57 | 65 | 20 | 445 | 7:25 | 18 | 18 | 0 | 0 |  | 0 | 0 |  | AR | 2020-01-10 22:01 | 2020-01-10 22:28 | 28 | 2020-01-10 21:45 | 43 |  |  |  |  | Y |  | Y | Y | [6 empty] | 12.76 | 0 | [20 empty] | 1.15 |  |  | 0.16 | 0.16 | A | [9 empty] | 0 | 0 | 541 | 0 | 0 | 269 | 0 | 832 | 0 | 208 | 0 | 0 | 0 | 27 |  |  | 5
2020-01-10 | C53871 | 3 | 중탄소 | AE15B38M | TUNDISH교체전 | Al 탈산 | T | 18 | 71 | 48550 | 104.73 | A | A | C |  | 1 |  | 1 | 1535 | 1576 | 8600 |  |  | 8600 | 98.08 | 32 | 87680 | 1666 |  | Y | 55 | 51 | 래들가열상태불량 |  | C53868 | 05 |  |  |  | 정종훈 | 2 |  | Y |  |  | Y |  | 94.75 | 11-5 | 420.8 | 0 | A |  | 1659 | 2 | 0.42 | 1580 | 2.08 | 83 | 33 | 329 | 5:29 | 20 | 20 | 0 | 0 |  | 0 | 12 |  | AR | 2020-01-10 22:42 |  | 25 | 2020-01-10 22:29 | 37 |  |  |  |  | Y | [5 empty] | N |  |  |  | 7.11 | 0 | [23 empty] | 0.01 | 0 | B | [9 empty] | 0 | 0 | 383 | 0 | 0 | 0 | 0 | 706 | 0 | 300 | 198 | 0 | 0 | 26 |  |  | 7 | 0.017
2020-01-10 | A56365 | 1 | 저탄소 | SCR420HON2 |  | Al 탈산 | B | 32 | 23 | 52300 | 82.37 | A | A | C |  | 1 | 1 |  | 1540 | 1618 | 5000 |  |  | 5000 | 59.09 | 10 | 84610 | 1625 |  | Y | 43 | 37 |  |  | A56362 |  |  |  |  | 정용태 | 3 |  |  | Y |  |  |  | 105.3 | 13-6 | 0 | 276.36 | A |  | 1625 | 3 | 0.23 | 1585 | 1.08 | 74 | 30 | 307 | 5:07 | 16 | 22 | 69 | 0 |  | 0 |  |  | N2 | 2020-01-10 22:36 | 2020-01-10 23:13 | 38 | 2020-01-10 22:34 | 40 |  |  |  |  | Y |  |  |  | Y | [5 empty] | 0 | 279.76 | [23 empty] | 0 | 0.04 | A | [9 empty] | 191 | 1298 | 206 | 28 | 0 | 0 | 0 | 598 | 0 | 498 | 83 | 0 | 0 | 19
2020-01-10 | B56315 | 2 | 저탄소 | ATA105M18 |  | Al 탈산 | B | 36 | 72 | 48950 | 88.93 | A | C |  | C | 1 |  | 1 | 1555 | 1576 | 6400 |  |  | 6400 | 66.48 | 11 | 96272 | 1656 |  | Y | 42 | 30 |  |  | C53869 | 05 |  |  |  | 임현진 | 2 |  |  | Y |  | Y |  | 98.95 | 11-9 | 242.35 | 0 | A |  | 1642 | 1 | 0.12 | 1574 | 1.59 | 61 | 24 | 188 | 3:08 | 18 | 19 | 0 | 0 |  | 0 | 0 |  | AR | 2020-01-10 23:11 | 2020-01-10 23:34 | 23 | 2020-01-10 23:01 | 33 |  |  |  |  | Y |  | Y | Y | [6 empty] | 11.32 | 0 | [20 empty] | 1.07 |  |  | 0.05 | 0.05 | A | [9 empty] | 0 | 0 | 256 | 0 | 0 | 305 | 0 | 907 | 0 | 409 | 0 | 0 | 0 | 10
2020-01-10 | A56366 | 1 | 저탄소 | SCR420HON2 |  | Al 탈산 | B | 35 | 47 | 53700 | 82.97 | C | C | C |  | 1 | 1 |  | 1540 | 1606 | 5100 |  |  | 5100 | 60.28 | 10 | 84610 | 1616 | 362 | Y | 48 | 35 | [7 empty] | 박안희 | 2 |  |  | Y |  |  |  | 96.25 | 12-1 | 0 | 288.95 | A |  | 1616 | 3 | 0.23 | 1584 | 0.97 | 73 | 32 | 297 | 4:57 | 16 | 18 | 70 | 0 |  | 0 |  |  | N2 | 2020-01-10 23:44 | 2020-01-11 00:13 | 29 | 2020-01-10 23:42 | 31 |  |  |  |  | Y |  |  |  | Y | [5 empty] | 0 | 221.92 | [23 empty] | 0 | 11.34 | A | [9 empty] | 835 | 613 | 0 | 31 | 0 | 0 | 0 | 285 | 0 | 299 | 0 | 0 | 0 | 9 |  |  | 7
2020-01-10 | B56316 | 2 | 저탄소 | ATA105M18 |  | Al 탈산 | B | 6 | 56 | 50100 | 93.45 | C | C |  | C | 1 |  | 1 | 1555 | 1544 | 7500 |  |  | 7500 | 77.9 | 11 | 96272 | 1656 |  | Y | 44 | 36 | [7 empty] | 고승만 | 2 |  |  |  |  | Y |  |  |  | 251.97 | 0 | A |  | 1643 | 1 | 0.13 | 1578 | 1.59 | 65 | 25 | 183 | 3:03 | 18 | 20 | 0 | 0 |  | 0 | 0 |  | AR | 2020-01-11 00:22 | 2020-01-11 00:40 | 18 | 2020-01-11 00:09 | 31 |  |  |  |  | Y |  | Y | Y | [6 empty] | 9.39 | 0 | [20 empty] | 1.14 |  |  | 0.05 | 0.05 | A | [9 empty] | 0 | 0 | 50 | 0 | 0 | 244 | 0 | 1403 | 0 | 713 | 0 | 0 | 0 | 30
2020-01-10 | A56367 | 1 | 저탄소 | SCR420HON2 |  | Al 탈산 | B | 20 | 18 | 52800 | 95.4 | C | C |  | C | 1 |  | 1 | 1540 | 1591 | 6100 |  |  | 6100 | 60.08 | 12 | 101532 | 1639 |  | Y | 47 | 39 | [7 empty] | 박안희 | 2 |  | Y | [6 empty] | 0 | 374.01 | A |  | 1643 | 1 | 0.14 | 1583 | 0 | 72 | 40 | 338 | 5:38 | 16 | 16 | 0 | 0 |  | 0 | 0 |  | N2 | 2020-01-11 01:06 | 2020-01-11 01:17 | 11 | 2020-01-11 00:52 | 24 |  |  |  |  | Y | [9 empty] | 0 | 22 | RH 보수기 대차고장 VD진공 | [22 empty] | 0.55 | 0.55 | A | [9 empty] | 1089 | 482 | 56 | 0 | 0 | 0 | 0 | 299 | 0 | 298 | 0 | 0 | 0 | 0 |  |  | 5
2020-01-10 | C53872 | 3 | 저탄소 | SCM420HT | 연주시작 | Al 탈산 | T | 38 | 88 | 49200 | 103.02 | C | C | C |  | 1 |  | 1 | 1550 | 1560 | 9100 |  |  | 9100 | 90.34 | 36 | 100728 | 1653 |  | Y | 55 | 50 | [8 empty] | 2 |  |  |  |  | Y |  | 107.8 | 12-4 | 0 | 498.92 | A |  | 1650 | 2 | 0.42 | 1598 | 1.33 | 88 | 34 | 465 | 7:45 | 13 | 13 | 0 | 0 |  | 0 | 10 |  | N2 | 2020-01-11 01:16 |  | 26 | 2020-01-11 01:06 | 36 |  |  |  |  | Y | [5 empty] | Y |  |  |  | 6.01 | 0 | [23 empty] | 0 | 0 | A | [9 empty] | 224 | 1262 | 65 | 198 | 0 | 0 | 0 | 1038 | 0 | 201 | 347 | 0 | 0 | 0 |  |  | 11 |  | 1
2020-01-10 | B56317 | 2 | 저탄소 | ATA105M18 | TUNDISH교체전 | Al 탈산 | B | 21 | 71 | 48500 | 104.25 | C | C |  | C | 1 |  | 1 | 1555 | 1576 | 6800 |  |  | 6800 | 71.53 | 11 | 95062 | 1665 |  | Y | 62 | 37 | [7 empty] | 고승만 | 2 |  |  |  |  | Y |  | 104.3 | 12-4 | 336.25 | 0 | A |  | 1641 | 1 | 0.2 | 1587 | 1.59 | 74 | 34 | 140 | 2:20 | 18 | 19 | 0 | 0 |  | 0 | 0 |  | AR | 2020-01-11 01:36 | 2020-01-11 01:46 | 11 | 2020-01-11 01:27 | 20 |  |  |  |  | Y |  | Y | Y | [5 empty] | 5 | 11.78 | 0 | [20 empty] | 0.86 |  |  | 0.03 | 0.03 | A | [9 empty] | 0 | 0 | 421 | 0 | 0 | 301 | 0 | 900 | 0 | 516 | 0 | 0 | 0 | 25
2020-01-10 | A56368 | 1 | 저탄소 | SCR420HON2 |  | Al 탈산 | B | 33 | 45 | 51800 | 74.13 | C | C | C |  | 1 | 1 |  | 1540 | 1548 | 5700 |  |  | 5700 | 67.37 | 10 | 84610 | 1627 |  | Y | 41 | 30 | [7 empty] | 박안희 | 2 |  | Y |  |  |  |  | 102.55 | 12-8 | 0 | 273.75 | A |  | 1627 | 3 | 0.24 | 1577 | 1.61 | 66 | 28 | 295 | 4:55 | 16 | 19 | 71 | 0 |  | 0 |  |  | N2 | 2020-01-11 01:53 | 2020-01-11 02:25 | 32 | 2020-01-11 01:51 | 35 |  |  |  |  | Y |  |  |  | Y | [5 empty] | 0 | 195.36 | [23 empty] | 0 | 11.14 | A | [9 empty] | 907 | 709 | 0 | 15 | 0 | 0 | 0 | 298 | 0 | 299 | 0 | 0 | 0 | 5
2020-01-10 | C53873 | 3 | 저탄소 | SCM420HT | 연주종료 | Al 탈산 | T | 37 | 77 | 47900 | 92.25 | C | C | C |  | 1 |  | 1 | 1550 | 1557 | 6800 |  |  | 6800 | 67.51 | 36 | 100728 | 1641 |  | Y | 46 | 40 | [8 empty] | 2 |  |  |  |  | Y |  | 102.8 | 12-2 | 0 | 423.38 | A |  | 1626 | 2 | 0.44 | 1580 | 1.18 | 70 | 33 | 358 | 5:58 | 13 | 13 | 0 | 0 |  | 0 | 8 |  | N2 | 2020-01-11 02:18 |  | 36 | 2020-01-11 02:10 | 44 |  |  |  |  | Y | [5 empty] | Y |  |  |  | 6.32 | 0 | [23 empty] | 0 | 0 | A | [9 empty] | 645 | 834 | 32 | 189 | 0 | 0 | 0 | 452 | 0 | 288 | 0 | 0 | 0 | 11 |  |  | 7
2020-01-10 | B56318 | 2 | 고탄소 | AE5180M | TUNDISH교체 | Si 탈산 | B | 30 | 82 | 47500 | 103.07 | C | C |  | C | 1 |  | 1 | 1530 | 1534 | 7900 |  |  | 7900 | 88.22 | 16 | 89552 | 1627 | 353 | Y | 52 | 40 | [7 empty] | 고승만 | 2 |  |  |  |  | Y |  | 103.5 | 12-1 | 377.18 | 0 | A |  | 1606 | 1 | 0.12 | 1544 | 1.4 | 77 | 30 | 191 | 3:11 | 15 | 22 | 0 | 0 |  | 0 | 0 |  | AR | 2020-01-11 02:45 | 2020-01-11 03:13 | 28 | 2020-01-11 02:34 | 39 |  |  |  |  | Y |  | Y | Y | [5 empty] | 5 | 27.69 | 0 | [19 empty] | 2.45 | 1.32 |  |  | 0.08 | 0.08 | A | [9 empty] | 1501 | 0 | 270 | 0 | 0 | 173 | 0 | 601 | 0 | 410 | 0 | 0 | 0 | 36 |  |  | 9 |  | 1
2020-01-10 | A56369 | 1 | 저탄소 | SCR420HON2 |  | Al 탈산 | B | 32 | 24 | 52600 | 76.77 | C | C | C |  | 1 | 1 |  | 1540 | 1572 | 5400 |  |  | 5400 | 53.19 | 12 | 101532 | 1619 |  | Y | 42 | 32 | [7 empty] | 박안희 | 2 |  | Y |  |  |  |  | 105.05 | 13-5 | 0 | 214.21 | A |  | 1619 | 3 | 0.24 | 1577 | 1.31 | 66 | 25 | 290 | 4:50 | 16 | 19 | 72 | 0 |  | 0 |  |  | N2 | 2020-01-11 02:58 | 2020-01-11 03:30 | 32 | 2020-01-11 02:55 | 35 |  |  |  |  | Y |  |  |  | Y | [5 empty] | 0 | 212.41 | [23 empty] | 0 | 10.26 | A | [9 empty] | 973 | 636 | 0 | 29 | 0 | 0 | 0 | 297 | 0 | 300 | 0 | 0 | 0 | 14 |  |  | 7
2020-01-10 | C53874 | 3 | 저탄소 | SCM420HT | 연주종료 | Al 탈산 | T | 31 | 70 | 48800 | 89.62 | C | C | C |  | 1 |  | 1 | 1550 | 1561 | 7000 |  |  | 7000 | 75.81 | 33 | 92334 | 1638 |  | Y | 42 | 40 |  |  |  | 05 |  |  |  |  | 2 |  | Y |  |  | Y |  | 91.65 | 11-2 | 0 | 366.07 | A |  | 1580 | 2 | 0.53 | 1579 | 0.03 | 69 | 0 | 388 | 6:28 | 13 | 13 | 0 | 0 |  | 0 | 8 |  | N2 | 2020-01-11 03:22 |  | 34 | 2020-01-11 03:14 | 42 |  |  |  |  | Y | [5 empty] | Y |  |  |  | 7.27 | 0 | [23 empty] | 0 | 0 | A | [9 empty] | 461 | 931 | 6 | 387 | 0 | 0 | 0 | 399 | 0 | 200 | 0 | 0 | 0 | 11 |  |  | 7
2020-01-10 | B56319 | 2 | 고탄소 | AE5180M |  | Si 탈산 | B | 36 | 73 | 49200 | 97.85 | C | C |  | C | 1 |  | 1 | 1530 | 1546 | 6900 |  |  | 6900 | 68.49 | 18 | 100746 | 1614 |  | Y | 46 | 38 | [7 empty] | 고승만 | 2 |  |  |  |  | Y |  | 100.6 | 11-10 | 250.24 | 0 | A |  | 1601 | 1 | 0.09 | 1537 | 1.38 | 70 | 34 | 222 | 3:42 | 15 | 22 | 0 | 0 |  | 0 | 0 |  | AR | 2020-01-11 03:45 | 2020-01-11 04:18 | 33 | 2020-01-11 03:31 | 46 |  |  |  |  | Y |  | Y | Y | [5 empty] | 4.7 | 12.07 | 0 | [20 empty] | 1.03 |  |  | 0.05 | 0.05 | A | [9 empty] | 1524 | 0 | 255 | 0 | 0 | 202 | 0 | 597 | 0 | 206 | 0 | 0 | 0 | 0
2020-01-10 | A56370 | 1 | 저탄소 | SCR420HON2 |  | Al 탈산 | B | 35 | 48 | 51800 | 74.95 | C | C | C |  | 1 | 1 |  | 1540 | 1580 | 4900 |  |  | 4900 | 48.26 | 12 | 101532 | 1633 |  | Y | 42 | 31 | [7 empty] | 박안희 | 2 |  | Y |  |  |  |  | 96.75 | 12-1 | 0 | 250.7 | A |  | 1633 | 3 | 0.24 | 1587 | 1.53 | 76 | 31 | 315 | 5:15 | 16 | 20 | 73 | 0 |  | 0 |  |  | N2 | 2020-01-11 03:54 | 2020-01-11 04:35 | 41 | 2020-01-11 03:51 | 44 |  |  |  |  | Y |  |  |  | Y | [5 empty] | 0 | 248.33 | [23 empty] | 0 | 0.73 | A | [9 empty] | 796 | 606 | 0 | 26 | 0 | 0 | 0 | 296 | 0 | 296 | 0 | 0 | 0 | 5
2020-01-10 | C53875 | 3 | 저탄소 | SCM420HT | 연주종료 | Al 탈산 | T | 18 | 72 | 47700 | 96.27 | C | C | C |  | 1 |  | 1 | 1550 | 1549 | 7900 |  |  | 7900 | 94.11 | 30 | 83940 | 1704 |  | Y | 51 | 43 |  |  |  | 05 |  |  |  |  | 2 |  | Y |  |  | Y |  | 102.1 | 12-2 | 0 | 313.12 | A |  | 1631 | 2 | 0.41 | 1578 | 1.43 | 68 | 21 | 516 | 8:36 | 13 | 13 | 0 | 0 |  | 0 | 9 |  | N2 | 2020-01-11 04:42 |  | 11 | 2020-01-11 04:34 | 19 |  |  |  |  | Y | [5 empty] | Y |  |  |  | 6.63 | 0 | [23 empty] | 0 | 0 | A | [9 empty] | 626 | 822 | 17 | 285 | 0 | 0 | 0 | 405 | 0 | 201 | 0 | 0 | 0 | 15 |  |  | 6
2020-01-10 | B56320 | 2 | 고탄소 | AE5180M |  | Si 탈산 | B | 6 | 57 | 50350 | 94.5 | C | C |  | C | 1 |  | 1 | 1530 | 1525 | 6500 |  |  | 6500 | 68.31 | 17 | 95149 | 1604 |  | Y | 44 | 35 | [7 empty] | 고승만 | 2 |  |  |  |  | Y |  | 94.35 | 11-7 | 289.32 | 0 | A |  | 1586 | 1 | 0.09 | 1526 | 1.36 | 59 | 22 | 151 | 2:31 | 15 | 22 | 0 | 0 |  | 0 | 0 |  | AR | 2020-01-11 04:41 | 2020-01-11 05:22 | 41 | 2020-01-11 04:29 | 53 |  |  |  |  | Y |  | Y | Y | [5 empty] | 5 | 11.09 | 0 | [20 empty] | 0.62 |  |  | 0.06 | 0.06 | A | [9 empty] | 1372 | 0 | 285 | 0 | 0 | 238 | 0 | 602 | 0 | 407 | 0 | 0 | 0 | 53
2020-01-10 | A56371 | 1 | 저탄소 | SCR420HON2 |  | Al 탈산 | B | 20 | 19 | 53000 | 81.77 | C | C | C |  | 1 | 1 |  | 1540 | 1566 | 6300 |  |  | 6300 | 62.05 | 12 | 101532 | 1632 |  | Y | 43 | 35 | 출강량 많아 못받음 B56321 합탕 | [6 empty] | 박안희 | 2 |  |  | N |  |  |  | 101.55 | 13-2 | 0 | 231.03 | A |  | 1632 | 3 | 0.24 | 1585 | 1.31 | 74 | 33 | 275 | 4:35 | 16 | 23 | 74 | 0 |  | 0 |  |  | N2 | 2020-01-11 04:58 | 2020-01-11 05:33 | 34 | 2020-01-11 04:56 | 37 |  |  |  |  | Y |  |  |  | Y | [5 empty] | 0 | 248.54 | [23 empty] | 0 | 0.27 | A | [9 empty] | 815 | 779 | 0 | 45 | 0 | 0 | 0 | 797 | 0 | 645 | 0 | 0 | 0 | 4
2020-01-10 | B56321 | 2 | 고탄소 | AE5180M |  | Si 탈산 | B | 21 | 72 | 48650 | 99.88 | C | C |  | C | 1 |  | 1 | 1530 | 1517 | 6700 |  |  | 6700 | 70.42 | 17 | 95149 | 1605 |  | Y | 43 | 36 |  |  | A56368 | 05 |  |  |  | 고승만 | 2 |  | Y |  |  | Y |  | 110.25 | 12-10 | 289.69 | 0 | A |  | 1585 | 1 | 0.09 | 1532 | 1.23 | 65 | 24 | 239 | 3:59 | 15 | 20 | 0 | 0 |  | 0 | 0 |  | AR | 2020-01-11 05:54 | 2020-01-11 06:24 | 30 | 2020-01-11 05:40 | 44 |  |  |  |  | Y |  | Y | Y | [6 empty] | 12.58 | 0 | [20 empty] | 0.89 |  |  | 0 | 0 | A | [9 empty] | 1354 | 0 | 235 | 0 | 0 | 77 | 0 | 0 | 0 | 0 | 0 | 0 | 0 | 40
2020-01-10 | C53876 | 3 | 저탄소 | SCM420HT | 연주종료 | Al 탈산 | T | 38 | 89 | 48400 | 86.55 | C | C | C |  | 1 |  | 1 | 1550 | 1540 | 7800 |  |  | 7800 | 78.87 | 36 | 98892 | 1587 | 380 | Y | 55 | 41 |  |  |  | 05 |  |  |  |  | 2 |  |  | Y |  | Y |  | 107.05 | 12-3 | 0.57 | 372.78 | A |  | 1578 | 2 | 0.43 | 1595 | -0.71 | 85 | 47 | 405 | 6:45 | 13 | 13 | 0 | 0 |  | 0 | 8 |  | N2 | 2020-01-11 05:42 |  | 11 | 2020-01-11 05:34 | 18 |  |  |  |  | Y | [5 empty] | Y |  |  |  | 6.57 | 0 | [23 empty] | 0.03 | 0 | A | [9 empty] | 1076 | 673 | 31 | 261 | 0 | 0 | 0 | 641 | 0 | 199 | 132 | 0 | 0 | 16 |  |  | 5
2020-01-10 | A56372 | 1 | 저탄소 | SCR420HON2 | TUNDISH교체전 | Al 탈산 | B | 33 | 46 | 52500 | 77.82 | C | C | D |  | 1 | 1 |  | 1540 | 1550 | 6400 |  |  | 6400 | 65.43 | 12 | 97812 | 1620 |  | Y | 42 | 35 | [7 empty] | 박안희 | 2 |  | Y |  |  |  |  | 98.8 | 12-4 | 0 | 287.56 | A |  | 1620 | 3 | 0.2 | 1587 | 1 | 76 | 34 | 279 | 4:39 | 16 | 17 | 75 | 0 |  | 0 |  |  | N2 | 2020-01-11 06:06 | 2020-01-11 06:34 | 28 | 2020-01-11 06:03 | 31 |  |  |  |  | Y |  |  |  | Y | [5 empty] | 0 | 215.97 | [23 empty] | 0 | 21.19 | A | [9 empty] | 113 | 1257 | 0 | 41 | 0 | 0 | 0 | 682 | 0 | 570 | 0 | 0 | 0 | 0
2020-01-10 | B56322 | 2 | 고탄소 | AE5180M |  | Si 탈산 | B | 30 | 83 | 47450 | 97.65 | C | D |  | D | 1 |  | 1 | 1530 | 1554 | 7100 |  |  | 7100 | 74.62 | 17 | 95149 | 1615 |  | Y | 44 | 38 | [7 empty] | 고승만 | 2 |  |  |  |  | Y |  | 101.15 | 11-9 | 369.78 | 0 | A |  | 1607 | 1 | 0.16 | 1543 | 1.38 | 76 | 38 | 184 | 3:04 | 15 | 25 | 0 | 0 |  | 0 | 0 |  | AR | 2020-01-11 06:59 | 2020-01-11 07:30 | 31 | 2020-01-11 06:47 | 44 |  |  |  |  | Y |  | Y | Y | [5 empty] | 5 | 62.52 | 0 | [20 empty] | 0.65 |  |  | 0.15 | 0.15 | A | [9 empty] | 1393 | 0 | 286 | 0 | 0 | 206 | 0 | 801 | 0 | 413 | 0 | 0 | 0 | 15 |  |  | 5
2020-01-10 | C53877 | 3 | 저탄소 | SCM420HT | 연주종료 | Al 탈산 | T | 37 | 78 | 48250 | 81.25 | C | D | D |  | 1 |  | 1 | 1550 | 1575 | 6400 |  |  | 6400 | 66.57 | 35 | 96145 | 1644 |  | Y | 48 | 35 |  |  |  | 05 |  |  |  |  | 2 |  |  |  |  | Y |  | 103.8 | 12-2 | 71.13 | 192.44 | A |  | 1633 | 2 | 0.41 | 1586 | 1.88 | 76 | 45 | 395 | 6:35 | 13 | 13 | 0 | 0 |  | 0 | 10 |  | N2 | 2020-01-11 06:51 |  | 19 | 2020-01-11 06:42 | 27 |  |  |  |  | Y | [5 empty] | Y |  |  |  | 6.16 | 0 | [23 empty] | 0.3 | 0 | A | [9 empty] | 733 | 943 | 0 | 404 | 0 | 0 | 0 | 956 | 0 | 200 | 344 | 0 | 0 | 0 |  |  | 5
2020-01-10 | A56373 | 1 | 고탄소 | AE1055LS | TUNDISH교체 | Al 탈산 | B | 32 | 25 | 52700 | 85.63 | C | D | D |  | 1 | 1 |  | 1520 | 1544 | 6300 |  |  | 6300 | 74.46 | 10 | 84610 | 1634 |  | Y | 49 | 39 | [7 empty] | 박안희 | 2 | [8 empty] | 0 | 331.42 | A |  | 1634 | 3 | 0.19 | 1572 | 1.68 | 88 | 44 | 318 | 5:18 | 25 | 25 | 76 | 0 |  | 0 |  |  | N2 | 2020-01-11 07:26 | 2020-01-11 07:57 | 31 | 2020-01-11 07:26 | 31 |  |  |  |  | Y |  |  |  | Y | [5 empty] | 0 | 243.98 | [19 empty] | 3.05 | 1.88 |  |  | 0 | 22.67 | A | [9 empty] | 0 | 0 | 774 | 33 | 0 | 0 | 0 | 550 | 0 | 450 | 0 | 0 | 0 | 58 |  |  |  |  | 1
2020-01-11 | B56323 | 2 | 고탄소 | AE5180M |  | Si 탈산 | B | 36 | 74 | 49250 | 100.93 | D | D |  | D | 1 |  | 1 | 1530 | 1546 | 7300 |  |  | 7300 | 72.46 | 18 | 100746 | 1596 |  | Y | 49 | 41 | [7 empty] | 김익규 | 3 |  |  |  |  | Y |  | 110.35 | 12-9 | 346.33 | 0 | A |  | 1588 | 1 | 0.08 | 1532 | 1.17 | 65 | 36 | 230 | 3:50 | 15 | 24 | 0 | 0 | 30 | 0 | 0 |  | AR | 2020-01-11 08:13 | 2020-01-11 08:36 | 23 | 2020-01-11 08:02 | 34 |  |  |  |  | Y |  | Y | Y | [5 empty] | 3.8 | 12.93 | 0 | [20 empty] | 0.89 |  |  | 0.08 | 0.08 | A | [9 empty] | 1450 | 0 | 115 | 0 | 0 | 358 | 0 | 1433 | 0 | 406 | 0 | 0 | 0 | 31
2020-01-11 | C53878 | 3 | 저탄소 | SCM420HT | 연주종료 | Al 탈산 | T | 31 | 71 | 49000 | 93.13 | D | D | D |  | 1 |  | 1 | 1550 | 1570 | 7900 |  |  | 7900 | 55.31 | 52 | 142844 | 1625 |  | Y | 54 | 42 |  |  |  | 05 |  |  |  | 이기호 | 2 |  | Y |  |  | Y |  | 105.65 | 12-5 | 79.46 | 45.18 | A |  | 1611 | 2 | 0.46 | 1572 | 1.3 | 62 | 27 | 394 | 6:34 | 13 | 13 | 0 | 0 |  | 0 | 10 |  | N2 | 2020-01-11 08:11 |  | 30 | 2020-01-11 08:01 | 40 |  |  |  |  | Y | [5 empty] | Y |  |  |  | 9.25 | 0 | [23 empty] | 0.34 | 0 | B | [9 empty] | 200 | 1167 | 0 | 312 | 0 | 0 | 0 | 591 | 0 | 300 | 153 | 0 | 0 | 0 |  |  | 5
2020-01-11 | A56374 | 1 | 고탄소 | AE1055LS |  | Al 탈산 | B | 35 | 49 | 53800 | 76.08 | D | D | D |  | 1 | 1 |  | 1520 | 1533 | 5000 |  |  | 5000 | 59.09 | 10 | 84610 | 1598 |  | Y | 40 | 28 | [7 empty] | 차승주 | 2 | [6 empty] | 100.95 | 12-5 | 0 | 222.4 | A |  | 1598 | 3 | 0.18 | 1552 | 1.21 | 68 | 34 | 275 | 4:35 | 25 | 25 | 77 | 0 |  | 0 |  |  | N2 | 2020-01-11 08:21 | 2020-01-11 08:56 | 35 | 2020-01-11 08:21 | 35 |  |  |  |  | Y |  |  |  | Y | [5 empty] | 0 | 247.92 | [23 empty] | 0 | 32.76 | A | [9 empty] | 49 | 0 | 867 | 20 | 0 | 0 | 0 | 505 | 0 | 389 | 0 | 0 | 0 | 19
2020-01-11 | B56324 | 2 | 고탄소 | AE5180M |  | Si 탈산 | B | 6 | 58 | 50300 | 93.78 | D | D |  | D | 1 |  | 1 | 1530 | 1557 | 6100 |  |  | 6100 | 60.55 | 18 | 100746 | 1605 |  | Y | 44 | 37 | [7 empty] | 김익규 | 2 |  |  |  |  | Y |  | 100.5 | 12-3 | 310.96 | 0 | A |  | 1583 | 1 | 0.1 | 1539 | 1.1 | 72 | 32 | 227 | 3:47 | 15 | 22 | 0 | 0 |  | 0 | 0 |  | AR | 2020-01-11 09:08 | 2020-01-11 09:47 | 39 | 2020-01-11 08:57 | 50 |  |  |  |  | Y |  | Y | Y | [5 empty] | 4.5 | 14.34 | 0 | [20 empty] | 0.75 |  |  | 0.07 | 0.07 | A | [9 empty] | 1418 | 0 | 278 | 0 | 0 | 234 | 0 | 707 | 0 | 363 | 0 | 0 | 0 | 16
2020-01-11 | C53879 | 3 | 저탄소 | SCM420HK | 연주종료 | Al 탈산 | T | 18 | 73 | 47600 | 84.08 | D | D | D |  | 1 |  | 1 | 1550 | 1557 | 7000 |  |  | 7000 | 106.18 | 24 | 65928 | 1630 | 350 | Y | 51 | 37 |  |  |  | 05 |  |  |  | 이기호 | 2 |  | Y |  |  | Y |  | 99.2 | 11-9 | 108.46 | 43.47 | A |  | 1619 | 2 | 0.44 | 1572 | 2.04 | 64 | 24 | 373 | 6:13 | 13 | 13 | 0 | 0 |  | 0 | 10 |  | N2 | 2020-01-11 09:14 |  | 19 | 2020-01-11 09:04 | 29 |  |  |  |  | Y | [5 empty] | Y |  |  |  | 6.59 | 0 | [23 empty] | 0.34 | 0 | A |  |  | 7.583 | 33.062 | 48.142 | 0.509 | 6.348 | 1.456 | 1459.39 | 536 | 1002 | 16 | 392 | 0 | 0 | 0 | 599 | 0 | 299 | 153 | 0 | 0 | 0 |  |  | 5
2020-01-11 | A56375 | 1 | 고탄소 | AE1055LS |  | Al 탈산 | B | 20 | 20 | 52900 | 81.35 | D | D | D |  | 1 | 1 |  | 1520 | 1550 | 4800 |  |  | 4800 | 47.28 | 12 | 101532 | 1589 |  | Y | 41 | 35 | [7 empty] | 차승주 | 2 | [6 empty] | 101.65 | 13-2 | 0 | 196.16 | A |  | 1589 | 3 | 0.18 | 1540 | 1.23 | 56 | 26 | 240 | 4:00 | 25 | 25 | 78 | 0 |  | 0 |  |  | N2 | 2020-01-11 09:34 | 2020-01-11 09:57 | 22 | 2020-01-11 09:33 | 24 |  |  |  |  | Y |  |  |  | Y | [5 empty] | 0 | 274.42 | [23 empty] | 0 | 41.04 | A | [9 empty] | 0 | 0 | 782 | 15 | 0 | 0 | 0 | 608 | 0 | 482 | 0 | 0 | 0 | 40
2020-01-11 | B56325 | 2 | 고탄소 | AE5180M |  | Si 탈산 | B | 21 | 73 | 0 | 103.03 | D | D |  | D | 1 |  | 1 | 1530 | 1554 | 6200 |  |  | 6200 | 55.39 | 20 | 111940 | 1604 |  | Y | 45 | 35 | [7 empty] | 김익규 | 3 |  |  |  |  | Y |  | 151.8 |  | 320.26 | 0 | A |  | 1576 | 1 | 0.08 | 1530 | 0.85 | 63 | 29 | 330 | 5:30 | 15 | 21 | 0 | 0 |  | 0 | 0 |  | AR | 2020-01-11 10:19 | 2020-01-11 10:52 | 33 | 2020-01-11 10:08 | 44 |  |  |  |  | Y |  | Y | Y | [5 empty] | 4.5 | 12.63 | 0 | [20 empty] | 0.72 |  |  | 0.08 | 0.08 | A | [9 empty] | 1251 | 0 | 296 | 0 | 0 | 233 | 0 | 852 | 0 | 482 | 0 | 0 | 0 | 0
2020-01-11 | C53880 | 3 | 저탄소 | SCM420HK | 연주종료 | Al 탈산 | T | 38 | 90 | 48300 | 87.42 | D | D | D |  | 1 |  | 1 | 1550 | 1571 | 7100 |  |  | 7100 | 64.62 | 40 | 109880 | 1614 |  | Y | 47 | 36 |  |  |  | 05 |  |  |  | 이기호 | 2 |  | Y |  |  | Y |  | 104.85 | 12-1 | 65.02 | 68.85 | A |  | 1619 | 2 | 0.42 | 1575 | 1.57 | 67 | 30 | 410 | 6:50 | 13 | 13 | 0 | 0 |  | 0 | 10 |  | N2 | 2020-01-11 10:20 |  | 17 | 2020-01-11 10:08 | 29 |  |  |  |  | Y | [5 empty] | Y |  |  |  | 6.95 | 0 | [23 empty] | 0.61 | 0 | A |  |  | 3.974 | 36.848 | 47.67 | 0.319 | 11.995 | 1.293 | 1370.57 | 1201 | 564 | 196 | 420 | 0 | 0 | 0 | 558 | 0 | 300 | 153 | 0 | 0 | 0 |  |  | 5
2020-01-11 | A56376 | 1 | 고탄소 | AE1055LS |  | Al 탈산 | B | 33 | 47 | 50000 | 82.7 | D | D | D |  | 1 | 1 |  | 1520 | 1553 | 4600 |  |  | 4600 | 45.31 | 12 | 101532 | 1584 |  | Y | 43 | 41 | [7 empty] | 김덕진 | 2 |  | Y |  |  |  |  | 109.55 | 13-4 | 0.02 | 195.32 | A |  | 1584 | 3 | 0.17 | 1545 | 0.98 | 61 | 29 | 263 | 4:23 | 25 | 25 | 79 | 0 |  | 0 |  |  | N2 | 2020-01-11 10:39 | 2020-01-11 10:56 | 17 | 2020-01-11 10:39 | 17 |  |  |  |  | Y |  |  |  | Y | [5 empty] | 0 | 16.38 | [23 empty] | 0 | 42.27 | A | [9 empty] | 0 | 0 | 733 | 32 | 0 | 0 | 0 | 454 | 0 | 295 | 0 | 0 | 0 | 51
2020-01-11 | B56326 | 2 | 고탄소 | AE5180M |  | Si 탈산 | B | 30 | 84 | 48200 | 95.5 | D | D |  | D | 1 |  | 1 | 1530 | 1566 | 5600 |  |  | 5600 | 50.03 | 20 | 111940 | 1587 |  | Y | 42 | 32 | [7 empty] | 김익규 | 2 |  |  |  |  | Y |  | 107.2 | 12-4 | 315.05 | 0 | A |  | 1576 | 1 | 0.1 | 1530 | 1.05 | 63 | 26 | 234 | 3:54 | 15 | 25 | 0 | 0 |  | 0 | 0 |  | AR | 2020-01-11 11:25 | 2020-01-11 11:58 | 33 | 2020-01-11 11:14 | 43 |  |  |  |  | Y |  | Y | Y | [5 empty] | 4 | 23.71 | 0 | [20 empty] | 0.63 |  |  | 0.08 | 0.08 | A | [9 empty] | 1551 | 0 | 341 | 0 | 0 | 235 | 0 | 697 | 0 | 355 | 0 | 0 | 0 | 21
2020-01-11 | C53881 | 3 | 저탄소 | SCM420HK | 연주종료 | Al 탈산 | T | 37 | 79 | 47350 | 81.2 | D | D | D |  | 1 |  | 1 | 1550 | 1596 | 6200 |  |  | 6200 | 86.81 | 26 | 71422 | 1642 |  | Y | 42 | 31 |  |  |  | 05 |  |  |  | 이기호 | 2 |  | Y |  |  | Y |  | 103.6 | 12-2 | 52.59 | 198.27 | A |  | 1632 | 2 | 0.41 | 1584 | 1.71 | 76 | 38 | 326 | 5:26 | 13 | 16 | 0 | 0 |  | 0 | 10 |  | N2 | 2020-01-11 11:23 |  | 22 | 2020-01-11 11:12 | 33 |  |  |  |  | Y | [5 empty] | Y |  |  |  | 1.51 | 0 | [23 empty] | 0.52 | 0 | A | [9 empty] | 1186 | 549 | 31 | 446 | 0 | 0 | 0 | 492 | 0 | 301 | 101 | 0 | 0 | 11 |  |  | 5
2020-01-11 | A56377 | 1 | 고탄소 | AE1055LS |  | Al 탈산 | B | 32 | 26 | 52300 | 76.87 | D | D | D |  | 1 | 1 |  | 1520 | 1554 | 4200 |  |  | 4200 | 41.37 | 12 | 101532 | 1589 |  | Y | 40 | 25 | [7 empty] | 김덕진 | 2 |  | Y |  |  |  |  | 106.2 | 13-6 | 0 | 197.77 | A |  | 1589 | 3 | 0.18 | 1554 | 1 | 70 | 35 | 255 | 4:15 | 25 | 25 | 80 | 0 |  | 0 |  |  | N2 | 2020-01-11 11:41 | 2020-01-11 11:59 | 18 | 2020-01-11 11:39 | 20 |  |  |  |  | Y |  |  |  | Y | [5 empty] | 0 | 179.95 | [23 empty] | 0 | 0.04 | A | [9 empty] | 39 | 0 | 818 | 28 | 0 | 0 | 0 | 399 | 0 | 199 | 0 | 0 | 0 | 44
2020-01-11 | B56327 | 2 | 고탄소 | AE5180M |  | Si 탈산 | B | 36 | 75 | 48750 | 89.8 | D | D |  | D | 1 |  | 1 | 1530 | 1565 | 5900 |  |  | 5900 | 52.71 | 20 | 111940 | 1584 |  | Y | 41 | 35 | [7 empty] | 김익규 | 3 |  |  |  |  | Y |  |  |  | 275.68 | 0 | A |  | 1573 | 1 | 0.07 | 1526 | 1.15 | 59 | 22 | 236 | 3:56 | 15 | 23 | 0 | 0 |  | 0 | 0 |  | AR | 2020-01-11 12:23 | 2020-01-11 13:08 | 45 | 2020-01-11 12:15 | 54 |  |  |  |  | Y |  | Y | Y | [5 empty] | 4 | 16.47 | 0 | [20 empty] | 0.84 |  |  | 0 | 0 | A | [9 empty] | 1552 | 0 | 326 | 0 | 0 | 202 | 0 | 813 | 0 | 479 | 0 | 0 | 0 | 0
2020-01-11 | C53882 | 3 | 중탄소 | 38MNVS6M | TUNDISH교체전 | Si 탈산 | T | 31 | 72 | 47900 | 84.27 | D | D | D |  | 1 |  | 1 | 1535 | 1563 | 5800 |  |  | 5800 | 47.99 | 44 | 120868 | 1618 |  | Y | 43 | 29 | [15 empty] | 100.65 | 12-1 | 169.83 | 0 | A |  | 1605 | 2 | 0.58 | 1563 | 2.1 | 68 | 33 | 397 | 6:37 | 10 | 10 | 0 | 0 |  | 0 | 10 |  | N2 | 2020-01-11 12:43 |  | 7 | 2020-01-11 12:21 | 28 |  |  |  |  | Y | [5 empty] | N |  |  |  | 2.87 | 0 | [23 empty] | 1.11 | 0 | A | [9 empty] | 45 | 0 | 1179 | 0 | 0 | 0 | 0 | 400 | 0 | 0 | 0 | 0 | 0 | 7 |  |  | 2 | 0.0428
2020-01-11 | A56378 | 1 | 고탄소 | AE1055LS |  | Al 탈산 | B | 35 | 50 | 50000 | 74.12 | D | D | D |  | 1 | 1 |  | 1520 | 1568 | 4100 |  |  | 4100 | 40.38 | 12 | 101532 | 1589 |  | Y | 40 | 31 | [7 empty] | 김덕진 | 2 |  | Y |  |  |  |  | 109.85 | 13-4 | 0.01 | 165.6 | A |  | 1589 | 3 | 0.18 | 1546 | 1.19 | 62 | 31 | 269 | 4:29 | 25 | 25 | 81 | 0 |  | 0 |  |  | N2 | 2020-01-11 12:39 | 2020-01-11 13:04 | 25 | 2020-01-11 12:39 | 26 |  |  |  |  | Y |  |  |  | Y | [5 empty] | 0 | 234.87 | [23 empty] | 0 | 1.07 | A | [9 empty] | 29 | 0 | 798 | 10 | 0 | 0 | 0 | 497 | 0 | 309 | 0 | 0 | 0 | 37
2020-01-11 | B56328 | 2 | 고탄소 | AE5180M |  | Si 탈산 | B | 6 | 59 | 49800 | 98.47 | D | D |  | D | 1 |  | 1 | 1530 | 1537 | 6400 |  |  | 6400 | 63.53 | 18 | 100746 | 1584 | 358 | Y | 44 | 39 | [7 empty] | 김익규 | 3 |  |  |  |  | Y |  | 97.2 | 11-10 | 314.78 | 0 | A |  | 1572 | 1 | 0.09 | 1522 | 1.14 | 55 | 19 | 171 | 2:51 | 15 | 21 | 0 | 0 |  | 0 | 0 |  | AR | 2020-01-11 13:32 | 2020-01-11 14:15 | 43 | 2020-01-11 13:22 | 53 |  |  |  |  | Y |  | Y | Y | [5 empty] | 5 | 16.32 | 0 | [20 empty] | 0.78 |  |  | 0 | 0 | A | [9 empty] | 1347 | 0 | 305 | 0 | 0 | 216 | 0 | 726 | 0 | 381 | 0 | 0 | 0 | 0
2020-01-11 | A56379 | 1 | 고탄소 | AE1055LS |  | Al 탈산 | B | 20 | 21 | 52900 | 78.43 | D | D | D |  | 1 | 1 |  | 1520 | 1561 | 4100 |  |  | 4100 | 40.38 | 12 | 101532 | 1595 |  | Y | 41 | 34 | [7 empty] | 김덕진 | 2 |  | Y |  |  |  |  | 101.5 | 13-2 | 0 | 219.22 | A |  | 1595 | 3 | 0.18 | 1552 | 1.19 | 68 | 33 | 273 | 4:33 | 25 | 25 | 82 | 0 |  | 0 |  |  | N2 | 2020-01-11 13:43 | 2020-01-11 14:09 | 27 | 2020-01-11 13:40 | 29 |  |  |  |  | Y |  |  |  | Y | [5 empty] | 0 | 233.28 | [23 empty] | 0 | 0.05 | A | [9 empty] | 60 | 0 | 853 | 32 | 0 | 0 | 0 | 452 | 0 | 198 | 0 | 0 | 0 | 51
2020-01-11 | C53883 | 3 | 중탄소 | SCM440I |  | Al 탈산 | I | 18 | 74 | 47850 | 103.13 | D | D | B |  | 1 |  | 1 | 1560 | 1570 | 8890 |  |  | 8890 | 101.25 | 4 | 87800 | 1630 |  | INGOT | 58 | 38 | [15 empty] | 89.75 | 10-10 | 114.13 | 0 | A |  | 1615 | 2 | 0.41 | 1559 | 1.56 | 64 |  | 323 | 5:23 | 20 | 20 | 0 | 0 |  | 0 | 10 |  | AR | 2020-01-11 14:31 |  | 22 | 2020-01-11 14:21 | [5 empty] | Y | [5 empty] | N |  |  |  | 7.33 | 0 | [18 empty] | 1.4 |  |  |  |  | 2.74 | 0 | A | [9 empty] | 1201 | 0 | 52 | 0 | 0 | 0 | 0 | 401 | 0 | 301 | 0 | 0 | 0 | 6
2020-01-11 | B56329 | 2 | 고탄소 | AE5180M |  | Si 탈산 | B | 21 | 74 | 47850 | 96 | D | D |  | B | 1 |  | 1 | 1530 | 1555 | 6400 |  |  | 6400 | 67.26 | 17 | 95149 | 1595 |  | Y | 50 | 38 | [7 empty] | 김익규 | 3 |  |  |  |  | Y |  | 101.35 | 12-1 | 285.94 | 0 | A |  | 1584 | 1 | 0.08 | 1531 | 1.16 | 64 | 28 | 183 | 3:03 | 15 | 21 | 0 | 0 | 55 | 0 | 0 |  | AR | 2020-01-11 14:30 | 2020-01-11 15:17 | 47 | 2020-01-11 14:20 | 56 |  |  |  |  | Y |  | Y | Y | [5 empty] | 5 | 17.47 | 0 | [20 empty] | 1.01 |  |  | 0.05 | 0.05 | A | [9 empty] | 1314 | 0 | 294 | 0 | 0 | 196 | 0 | 709 | 0 | 369 | 0 | 0 | 0 | 0
2020-01-11 | A56380 | 1 | 고탄소 | AE1055LS |  | Al 탈산 | B | 33 | 48 | 52400 | 79.37 | D | B | B |  | 1 | 1 |  | 1520 | 1541 | 5000 |  |  | 5000 | 59.09 | 10 | 84610 | 1593 |  | Y | 41 | 34 | [7 empty] | 김덕진 | 2 | [6 empty] | 97.45 | 12-2 | 0 | 220.56 | A |  | 1584 | 3 | 0.18 | 1543 | 1.11 | 59 | 29 | 256 | 4:16 | 25 | 25 | 83 | 0 |  | 0 |  |  | N2 | 2020-01-11 14:47 | 2020-01-11 15:09 | 22 | 2020-01-11 14:46 | 23 |  |  |  |  | Y |  |  |  | Y | [5 empty] | 0 | 242.25 | [23 empty] | 2.3 | 0.6 | A | [9 empty] | 0 | 0 | 765 | 29 | 0 | 0 | 0 | 806 | 0 | 491 | 0 | 0 | 0 | 49
2020-01-11 | C53884 | 3 | 저탄소 | SCM420HI |  | Al 탈산 | I | 38 | 91 | 49000 | 98.57 | D | B | B |  | 1 |  | 1 | 1560 | 1560 | 9300 |  |  | 9300 | 91.18 | 12 | 102000 | 1673 |  | INGOT | 44 | 40 | [7 empty] | 박재승 | [5 empty] | Y |  | 104.45 | 12-1 | 216.22 | 0 | A |  | 1664 | 2 | 0.42 | 1603 | 1.53 | 93 |  | 319 | 5:19 | 20 | 22 | 0 | 0 |  | 0 | 15 |  | AR | 2020-01-11 15:37 |  | 24 | 2020-01-11 15:22 | [5 empty] | Y | [5 empty] | N |  |  |  | 9.42 | 0 | [18 empty] | 1.1 |  |  |  |  | 2.74 | 0 | A | [9 empty] | 1402 | 447 | 71 | 252 | 0 | 0 | 0 | 849 | 0 | 300 | 156 | 0 | 0 | 0
2020-01-11 | B56330 | 2 | 고탄소 | AE5180M |  | Si 탈산 | B | 30 | 85 | 47750 | 99.57 | B | B |  | B | 1 |  | 1 | 1530 | 1525 | 7400 |  |  | 7400 | 77.77 | 17 | 95149 | 1606 | 361 | Y | 46 | 42 | [7 empty] | 최남길 | 2 |  |  |  |  | Y |  | 96.55 | 11-4 | 229.45 | 0 | A |  | 1594 | 1 | 0.12 | 1541 | 1.22 | 74 | 40 | 196 | 3:16 | 15 | 21 | 0 | 0 |  | 0 | 0 |  | AR | 2020-01-11 16:00 | 2020-01-11 16:21 | 21 | 2020-01-11 15:48 | 33 |  |  |  |  | Y |  | Y | Y | [5 empty] | 5 | 38.44 | 0 | [20 empty] | 0.74 |  |  | 0.04 | 0.04 | A | [9 empty] | 1362 | 0 | 52 | 0 | 0 | 188 | 0 | 699 | 0 | 152 | 0 | 0 | 0 | 30
2020-01-11 | A56381 | 1 | 고탄소 | AE1055LS |  | Al 탈산 | B | 32 | 27 | 53200 | 79.92 | B | B | B |  | 1 | 1 |  | 1520 | 1533 | 4800 |  |  | 4800 | 56.73 | 10 | 84610 | 1585 |  | Y | 43 | 33 | [7 empty] | 이호남 | 2 |  | Y |  |  |  |  | 101.4 | 12-10 | 0 | 315.29 | A |  | 1591 | 3 | 0.19 | 1551 | 1.08 | 67 | 33 | 259 | 4:19 | 25 | 25 | 84 | 0 |  | 0 |  |  | N2 | 2020-01-11 15:47 | 2020-01-11 16:06 | 19 | 2020-01-11 15:46 | 20 |  |  |  |  | Y |  |  |  | Y | [5 empty] | 0 | 250.63 | [23 empty] | 3.45 | 0.6 | A | [9 empty] | 22 | 0 | 154 | 20 | 0 | 0 | 0 | 498 | 0 | 298 | 0 | 0 | 0 | 50
2020-01-11 | C53885 | 3 | 저탄소 | 20MNV6 | 연주시작 | Al 탈산 | T | 37 | 80 | 47550 | 113.48 | B | B | B |  | 1 |  | 1 | 1550 | 1539 | 10300 |  |  | 10300 | 109.2 | 36 | 94320 | 1645 |  | Y | 79 | 56 |  |  | C53883 | 02 |  |  |  | 박재승 | 3 |  |  | Y |  | N |  | 102.7 | 12-1 | 0 | 671.68 | A |  | 1656 | 2 | 0.43 | 1596 | 2.5 | 89 | 42 | 527 | 8:47 | 10 | 11 | 0 | 0 |  | 0 | 10 |  | N2 | 2020-01-11 17:11 |  | 14 | 2020-01-11 17:00 | 25 |  |  |  |  | Y | [5 empty] | N |  |  |  | 0 | 4.45 | [23 empty] | 2.74 | 0 | A | [9 empty] | 0 | 0 | 460 | 0 | 0 | 0 | 0 | 996 | 0 | 300 | 351 | 0 | 0 | 41 |  |  | 9 |  | 1
2020-01-11 | B56331 | 2 | 고탄소 | AE5180M |  | Si 탈산 | B | 36 | 76 | 49850 | 90.95 | B | B |  | B | 1 |  | 1 | 1530 | 1545 | 6800 |  |  | 6800 | 71.47 | 17 | 95149 | 1596 |  | Y | 42 | 37 | [7 empty] | 최남길 | 2 |  |  |  |  | Y |  | 97.95 | 11-7 | 284.32 | 0 | A |  | 1581 | 1 | 0.08 | 1529 | 1.23 | 62 | 34 | 192 | 3:12 | 15 | 21 | 0 | 0 | 35 | 0 | 0 |  | AR | 2020-01-11 16:57 | 2020-01-11 17:24 | 27 | 2020-01-11 16:47 | 37 |  |  |  |  | Y |  | Y | Y | [5 empty] | 4.5 | 13.69 | 0 | [20 empty] | 0.75 |  |  | 0.03 | 0.03 | A | [9 empty] | 1485 | 0 | 287 | 0 | 0 | 224 | 0 | 698 | 0 | 157 | 0 | 0 | 0 | 51
2020-01-11 | A56382 | 1 | 고탄소 | AE1055LS |  | Al 탈산 | B | 19 | 5 | 54400 | 89 | B | B | B |  | 1 | 1 |  | 1520 | 1526 | 6900 |  |  | 6900 | 81.55 | 10 | 84610 | 1597 |  | Y | 49 | 42 | [7 empty] | 이호남 | 2 |  | Y |  |  |  |  | 95.95 | 12-9 | 0 | 396.45 | A |  | 1609 | 3 | 0.33 | 1558 | 1.31 | 74 | 34 | 361 | 6:01 | 25 | 25 | 85 | 0 |  | 0 |  |  | N2 | 2020-01-11 16:56 | 2020-01-11 17:07 | 11 | 2020-01-11 16:54 | 13 |  |  |  |  | Y |  |  |  | Y | [5 empty] | 0 | 264.64 | [23 empty] | 0.13 | 0 | A | [9 empty] | 66 | 0 | 774 | 22 | 0 | 0 | 0 | 649 | 0 | 595 | 0 | 0 | 0 | 97
2020-01-11 | A56383 | 1 | 고탄소 | AE1055LS |  | Al 탈산 | B | 20 | 22 | 51300 | 79.95 | B | B | B |  | 1 | 1 |  | 1520 | 1536 | 5200 |  |  | 5200 | 51.22 | 12 | 101532 | 1584 |  | Y | 41 | 35 | [7 empty] | 이호남 | 2 |  | Y | [6 empty] | 0 | 255.81 | A |  | 1584 | 3 | 0.21 | 1551 | 0.89 | 67 | 37 | 303 | 5:03 | 25 | 25 | 86 | 0 |  | 0 |  |  | N2 | 2020-01-11 17:50 | 2020-01-11 18:03 | 14 | 2020-01-11 17:48 | 16 |  |  |  |  | Y |  |  |  | Y | [5 empty] | 0 | 254.85 | [23 empty] | 1.01 | 0 | A | [9 empty] | 51 | 0 | 832 | 11 | 0 | 0 | 0 | 798 | 0 | 600 | 0 | 0 | 0 | 19
2020-01-11 | B56332 | 2 | 고탄소 | AE5180M |  | Si 탈산 | B | 6 | 60 | 50400 | 92.3 | B | B |  | B | 1 |  | 1 | 1530 | 1556 | 6300 |  |  | 6300 | 66.21 | 17 | 95149 | 1594 |  | Y | 42 | 34 | [7 empty] | 최남길 | 2 |  |  |  |  | Y |  | 102.7 | 12-5 | 289.27 | 0 | A |  | 1589 | 1 | 0.12 | 1534 | 1.19 | 67 | 37 | 210 | 3:30 | 15 | 21 | 0 | 0 |  | 0 | 0 |  | AR | 2020-01-11 18:05 | 2020-01-11 18:29 | 25 | 2020-01-11 17:57 | 32 |  |  |  |  | Y |  | Y | Y | [5 empty] | 4.3 | 13.33 | 0 | [20 empty] | 0.82 |  |  | 0.05 | 0.05 | A | [9 empty] | 1357 | 0 | 75 | 0 | 0 | 228 | 0 | 873 | 0 | 450 | 0 | 0 | 0 | 25 |  |  | 2
2020-01-11 | C53886 | 3 | 저탄소 | 20MNV6 | 연주종료 | Al 탈산 | T | 31 | 73 | 48200 | 100.77 | B | B | B |  | 1 |  | 1 | 1550 | 1560 | 7200 |  |  | 7200 | 70.46 | 39 | 102180 | 1651 |  | Y | 57 | 39 |  |  | C53884 | 02 |  |  |  | 박재승 | 3 |  | N | Y |  | Y |  | 102.6 | 12-2 | 0 | 449.19 | A |  | 1634 | 2 | 0.42 | 1585 | 1.69 | 78 | 38 | 504 | 8:24 | 10 | 12 | 0 | 0 |  | 0 | 10 |  | N2 | 2020-01-11 18:21 |  | 17 | 2020-01-11 18:06 | 31 |  |  |  |  | Y | [5 empty] | N |  |  |  | 0 | 5.95 | [23 empty] | 2.74 | 0 | A | [9 empty] | 0 | 0 | 236 | 0 | 0 | 0 | 0 | 707 | 0 | 300 | 201 | 0 | 0 | 25 |  |  | 5
2020-01-11 | B56333 | 2 | 고탄소 | AE5180M | TUNDISH교체전 | Si 탈산 | B | 21 | 75 | 48350 | 97.85 | B | B |  | B | 1 |  | 1 | 1530 | 1566 | 6300 |  |  | 6300 | 70.35 | 16 | 89552 | 1615 |  | Y | 45 | 39 | [7 empty] | 최남길 | 2 |  |  |  |  | Y |  | 100.85 | 11-10 | 334.9 | 0 | A |  | 1593 | 1 | 0.14 | 1538 | 1.14 | 71 | 41 | 226 | 3:46 | 15 | 22 | 0 | 0 |  | 0 | 0 |  | AR | 2020-01-11 19:11 | 2020-01-11 19:35 | 24 | 2020-01-11 19:02 | 33 |  |  |  |  | Y |  | Y | Y | [5 empty] | 5 | 17.2 | 0 | [20 empty] | 0.66 |  |  | 0.05 | 0.05 | A | [9 empty] | 1285 | 0 | 277 | 0 | 0 | 239 | 0 | 671 | 0 | 327 | 0 | 0 | 0 | 30
2020-01-11 | A56384 | 1 | 고탄소 | AE1055LS |  | Al 탈산 | B | 33 | 49 | 50500 | 76.12 | B | B | B |  | 1 | 1 |  | 1520 | 1571 | 4100 |  |  | 4100 | 40.38 | 12 | 101532 | 1593 |  | Y | 42 | 30 | [7 empty] | 이호남 | 2 |  | Y | [6 empty] | 0 | 236.72 | A |  | 1593 | 3 | 0.18 | 1554 | 1.18 | 70 | 37 | 273 | 4:33 | 25 | 25 | 87 | 0 |  | 0 |  |  | N2 | 2020-01-11 18:49 | 2020-01-11 19:11 | 22 | 2020-01-11 18:48 | 23 |  |  |  |  | Y |  |  |  | Y | [5 empty] | 0 | 224.84 | [23 empty] | 2.12 | 0 | A | [9 empty] | 71 | 0 | 811 | 31 | 0 | 0 | 0 | 497 | 0 | 449 | 0 | 0 | 0 | 31
2020-01-11 | C53887 | 3 | 저탄소 | 20MNV6 | 연주종료 | Al 탈산 | T | 18 | 75 | 48100 | 91.53 | B | B | B |  | 1 |  | 1 | 1550 | 1545 | 7500 |  |  | 7500 | 73.4 | 39 | 102180 | 1700 |  | Y | 55 | 40 | [7 empty] | 박재승 | 3 |  |  |  |  | Y |  | 102.9 | 12-2 | 0 | 172.92 | A |  | 1622 | 2 | 0.46 | 1574 | 1.92 | 67 | 25 | 419 | 6:59 | 10 | 10 | 0 | 0 |  | 0 | 10 |  | N2 | 2020-01-11 19:19 |  | 31 | 2020-01-11 19:07 | 44 |  |  |  |  | Y | [5 empty] | N |  |  |  | 0 | 3.89 | [23 empty] | 2.74 | 0 | A | [9 empty] | 0 | 0 | 299 | 0 | 0 | 0 | 0 | 396 | 0 | 299 | 0 | 0 | 0 | 46 |  |  | 5
2020-01-11 | A56385 | 1 | 고탄소 | AE1055LS |  | Al 탈산 | B | 35 | 51 | 52000 | 76.45 | B | B | B |  | 1 | 1 |  | 1520 | 1551 | 4800 |  |  | 4800 | 47.28 | 12 | 101532 | 1595 | 718 | Y | 41 | 33 | [7 empty] | 이호남 | 2 |  | Y |  |  |  |  | 99 | 12-3 | 0 | 89.18 | A |  | 1597 | 3 | 0.18 | 1555 | 1.2 | 71 | 34 | 280 | 4:40 | 25 | 25 | 88 | 0 |  | 0 |  |  | N2 | 2020-01-11 19:49 | 2020-01-11 20:12 | 23 | 2020-01-11 19:47 | 24 |  |  |  |  | Y |  |  |  | Y | [5 empty] | 0 | 236.26 | [23 empty] | 11.11 | 0 | A | [9 empty] | 39 | 0 | 758 | 24 | 0 | 0 | 0 | 550 | 0 | 451 | 0 | 0 | 0 | 31
2020-01-11 | B56334 | 2 | 저탄소 | 18CRNIMO7-6HD | TUNDISH교체 | Al 탈산 | B | 32 | 28 | 51200 | 114.08 | B | B |  | B | 1 |  | 1 | 1555 | 1577 | 10100 |  |  | 10100 | 119.37 | 10 | 84610 | 1697 |  | Y | 57 | 51 | [7 empty] | 최남길 | 2 |  |  |  |  | Y |  | 155.3 |  | 0 | 294.57 | A |  | 1681 | 1 | 0.17 | 1602 | 1.52 | 95 | 44 | 290 | 4:50 | 25 | 26 | 0 | 0 |  | 0 | 0 |  | N2 | 2020-01-11 20:28 | 2020-01-11 21:03 | 35 | 2020-01-11 20:15 | 48 |  |  |  |  | Y |  | Y | Y | [5 empty] | 4.2 | 0 | 59.43 | [19 empty] | 2 |  |  |  | 0.1 | 0.1 | A | [9 empty] | 852 | 1218 | 0 | 0 | 0 | 265 | 0 | 854 | 0 | 456 | 0 | 0 | 0 | 18 |  |  | 7 |  | 1
2020-01-11 | C53888 | 3 | 저탄소 | 20MNV6 | 연주종료 | Al 탈산 | T | 30 | 86 | 47950 | 105.7 | B | B | B |  | 1 |  | 1 | 1550 | 1554 | 7600 |  |  | 7600 | 80.58 | 36 | 94320 | 1656 | 367 | Y | 47 | 43 |  |  | C53885 | 05 |  |  |  | 박재승 | 3 |  | Y |  |  | Y |  | 94.6 | 11-2 | 0 | 314.54 | A |  | 1635 | 2 | 0 | 1581 | 1.32 | 74 | 35 | 435 | 7:15 | 10 | 13 | 0 | 0 |  | 0 | 10 |  | N2 | 2020-01-11 20:43 |  | 20 | 2020-01-11 20:24 | 38 |  |  |  |  | Y | [5 empty] | N |  |  |  | 0.48 | 5.93 | [23 empty] | 2.74 | 0 | A | [9 empty] | 38 | 0 | 326 | 0 | 0 | 0 | 0 | 495 | 0 | 301 | 122 | 0 | 0 | 32 |  |  | 5
2020-01-11 | A56386 | 1 | 고탄소 | AE1055LS |  | Al 탈산 | B | 19 | 6 | 52700 | 74.95 | B | B | B |  | 1 | 1 |  | 1520 | 1564 | 4500 |  |  | 4500 | 53.19 | 10 | 84610 | 1588 |  | Y | 42 | 29 | [7 empty] | 이호남 | 2 |  | Y | [6 empty] | 0 | 246.52 | A |  | 1591 | 3 | 0.18 | 1549 | 1.35 | 65 | 27 | 259 | 4:19 | 25 | 25 | 89 | 0 |  | 0 |  |  | N2 | 2020-01-11 20:46 | 2020-01-11 21:11 | 26 | 2020-01-11 20:44 | 28 |  |  |  |  | Y |  |  |  | Y | [5 empty] | 0 | 209.25 | [23 empty] | 14.89 | 0 | A | [9 empty] | 68 | 0 | 802 | 18 | 0 | 0 | 0 | 657 | 0 | 554 | 0 | 0 | 0 | 64
2020-01-11 | B56335 | 2 | 저탄소 | 18CRNIMO7-6HD |  | Al 탈산 | B | 36 | 77 | 49350 | 123.7 | B | B |  | B | 1 |  | 1 | 1555 | 1554 | 9600 |  |  | 9600 | 99.37 | 12 | 96612 | 1675 |  | Y | 53 | 48 | [7 empty] | 최남길 | 2 |  |  |  |  | Y |  | 104.15 | 12-3 | 0 | 302.37 | A |  | 1665 | 1 | 0.15 | 1585 | 1.37 | 78 | 34 | 302 | 5:02 | 25 | 29 | 0 | 0 |  | 0 | 0 |  | N2 | 2020-01-11 21:48 | 2020-01-11 22:03 | 16 | 2020-01-11 21:29 | 34 |  |  |  |  | Y |  | Y | Y | [5 empty] | 5 | 0 | 78.18 | [23 empty] | 0.52 | 0.52 | A | [9 empty] | 901 | 1241 | 0 | 0 | 0 | 305 | 0 | 1079 | 0 | 201 | 0 | 0 | 0 | 10 |  |  | 5
2020-01-11 | C53889 | 3 | 저탄소 | 20MNV6 | 연주종료 | Al 탈산 | T | 37 | 81 | 47250 | 90.17 | B | B | B |  | 1 |  | 1 | 1550 | 1578 | 6200 |  |  | 6200 | 65.73 | 36 | 94320 | 1639 |  | Y | 43 | 37 | [7 empty] | 박재승 | 3 |  | N |  |  | Y |  | 96.4 | 11-5 | 0 | 83.17 | A |  | 1627 | 2 | 0.46 | 1571 | 1.56 | 64 | 32 | 510 | 8:30 | 10 | 11 | 0 | 0 |  | 0 | 10 |  | N2 | 2020-01-11 21:41 |  | 29 | 2020-01-11 21:30 | 40 |  |  |  |  | Y | [5 empty] | N |  |  |  | 0.45 | 6.24 | [23 empty] | 2.74 | 0 | A | [9 empty] | 26 | 0 | 232 | 0 | 0 | 0 | 0 | 700 | 0 | 300 | 196 | 0 | 0 | 42 |  |  | 5
2020-01-11 | A56387 | 1 | 고탄소 | AE1055LS | TUNDISH교체전 | Al 탈산 | B | 20 | 23 | 51900 | 83.18 | B | B | B |  | 1 | 1 |  | 1520 | 1574 | 3900 |  |  | 3900 | 41.74 | 12 | 93435 | 1587 |  | Y | 42 | 29 | [7 empty] | 이호남 | 2 |  | Y | [6 empty] | 0.2 | 201.5 | A |  | 1588 | 3 | 0.22 | 1552 | 0.88 | 68 | 36 | 265 | 4:25 | 25 | 25 | 90 | 0 |  | 0 |  |  | N2 | 2020-01-11 21:56 | 2020-01-11 22:13 | 17 | 2020-01-11 21:55 | 18 |  |  |  |  | Y |  |  |  | Y | [5 empty] | 0 | 286.15 | [23 empty] | 16.2 | 0 | A | [9 empty] | 59 | 0 | 820 | 31 | 0 | 0 | 0 | 593 | 0 | 493 | 0 | 0 | 0 | 0
2020-01-11 | B56336 | 2 | 저탄소 | 18CRNIMO7-6HD |  | Al 탈산 | B | 6 | 61 | 50550 | 119.8 | B | B |  | C | 1 |  | 1 | 1555 | 1546 | 9600 |  |  | 9600 | 99.37 | 12 | 96612 | 1674 |  | Y | 56 | 49 | [7 empty] | 최남길 | 2 |  |  |  |  | Y |  | 103.55 | 12-5 | 0 | 420.54 | A |  | 1653 | 1 | 0.2 | 1583 | 1.31 | 76 | 33 | 349 | 5:49 | 25 | 25 | 0 | 0 |  | 0 | 0 |  | N2 | 2020-01-11 22:58 | 2020-01-11 23:10 | 12 | 2020-01-11 22:39 | 31 |  |  |  |  | Y |  | Y | Y | [5 empty] | 4.8 | 0 | 11.18 | [23 empty] | 0.03 | 0.03 | A | [9 empty] | 1007 | 1234 | 21 | 0 | 0 | 285 | 0 | 998 | 0 | 203 | 0 | 0 | 0 | 0 |  |  | 5
2020-01-11 | C53890 | 3 | 저탄소 | 20MNV6 | TUNDISH교체전 | Al 탈산 | T | 31 | 74 | 49150 | 80.6 | B | C | C |  | 1 |  | 1 | 1550 | 1554 | 6900 |  |  | 6900 | 67.53 | 39 | 102180 | 1643 |  | Y | 45 | 41 | [7 empty] | 박재승 | 3 |  |  |  |  | Y |  | 99.95 | 11-10 | 7.4 | 153.37 | A |  | 1633 | 2 | 0.43 | 1586 | 1.81 | 79 | 35 | 413 | 6:53 | 10 | 10 | 0 | 0 |  | 0 | 10 |  | N2 | 2020-01-11 22:36 |  | 41 | 2020-01-11 22:26 | 51 |  |  |  |  | Y | [5 empty] | N |  |  |  | 4.43 | 0 | [23 empty] | 0 | 0 | A | [9 empty] | 34 | 0 | 551 | 0 | 0 | 0 | 0 | 551 | 0 | 301 | 54 | 0 | 0 | 17 |  |  | 7
2020-01-11 | A56388 | 1 | 중탄소 | SM48CH | TUNDISH교체 | Si 탈산 | B | 33 | 50 | 52400 | 72.93 | B | C | C |  | 1 | 1 |  | 1530 | 1571 | 5100 |  |  | 5100 | 60.28 | 10 | 84610 | 1625 |  | Y | 42 | 32 | [7 empty] | 이호남 | 2 |  | Y |  |  |  |  | 103.4 | 12-7 | 0 | 289.28 | A |  | 1625 | 3 | 0.22 | 1583 | 1.35 | 92 | 35 | 279 | 4:39 | 16 | 20 | 91 | 0 |  | 0 |  |  | N2 | 2020-01-11 22:45 | 2020-01-11 23:37 | 52 | 2020-01-11 22:44 | 52 |  |  |  |  | Y |  |  |  | Y | [5 empty] | 0 | 211.44 | [19 empty] | 1.08 |  |  |  | 17.58 | 0 | A | [9 empty] | 98 | 0 | 691 | 27 | 0 | 0 | 0 | 296 | 0 | 302 | 0 | 0 | 0 | 18 |  |  |  |  | 1
2020-01-11 | B56337 | 2 | 저탄소 | 18CRNIMO7-6HD | 잔강최소화전 | Al 탈산 | B | 21 | 76 | 48550 | 114.65 | C | C |  | C | 1 |  | 1 | 1555 | 1564 | 9500 |  |  | 9500 | 93.78 | 12 | 101304 | 1667 |  | Y | 55 | 51 | [7 empty] | 고승만 | 2 |  |  |  |  | Y |  | 100.95 | 11-10 | 0 | 244.61 | A |  | 1654 | 1 | 0.1 | 1584 | 1.39 | 77 | 39 | 226 | 3:46 | 25 | 25 | 0 | 0 | 80 | 0 | 0 |  | N2 | 2020-01-12 00:01 | 2020-01-12 00:16 | 15 | 2020-01-11 23:47 | 29 |  |  |  |  | Y |  | Y | Y | [6 empty] | 0 | 25.68 | [23 empty] | 0.26 | 0.26 | A | [9 empty] | 652 | 1463 | 41 | 0 | 0 | 242 | 0 | 1096 | 0 | 410 | 0 | 0 | 0 | 14 |  |  | 2
2020-01-11 | A56389 | 1 | 중탄소 | SM48CH |  | Si 탈산 | B | 35 | 52 | 52500 | 95.62 | C | C | C |  | 1 | 1 |  | 1530 | 1611 | 3500 |  |  | 3500 | 34.47 | 12 | 101532 | 1605 |  | Y | 65 | 22 | [7 empty] | 박안희 | 2 |  |  | Y |  |  |  | 106.65 | 12-10 | 3.57 | 37.56 | A |  | 1605 | 3 | 0.18 | 1569 | 1.16 | 78 | 42 | 252 | 4:12 | 16 | 16 | 92 | 0 |  | 0 |  |  | N2 | 2020-01-12 00:14 | 2020-01-12 00:37 | 23 | 2020-01-12 00:13 | 24 |  |  |  |  | Y |  |  |  | Y | [5 empty] | 0 | 228 | [23 empty] | 20.89 | 0 | A | [9 empty] | 103 | 0 | 821 | 0 | 0 | 0 | 0 | 716 | 0 | 505 | 0 | 0 | 0 | 60
2020-01-11 | B56338 | 2 | 저탄소 | KST523 | 잔강최소화 | Si 탈산 | B | 32 | 29 | 51550 | 107.85 | C | C |  | C | 1 |  | 1 | 1555 | 1567 | 6900 |  |  | 6900 | 72.18 | 12 | 95590 | 1654 |  | Y | 43 | 36 | [7 empty] | 고승만 | 2 |  |  |  |  | Y |  | 99.75 | 12-8 | 196.17 | 0 | A |  | 1639 | 1 | 0.17 | 1579 | 1.25 | 70 | 20 | 1446 | 24:06 | 15 | 15 | 0 | 0 |  | 0 | 0 |  | AR | 2020-01-12 01:06 | 2020-01-12 01:35 | 30 | 2020-01-12 00:41 | 55 |  |  |  |  | Y |  | Y | Y | [5 empty] | 4.8 | 0.57 | 0 | [21 empty] | N |  | 0.19 | 0.19 | A | [9 empty] | 0 | 0 | 0 | 0 | 0 | 0 | 0 | 602 | 0 | 0 | 0 | 0 | 0 | 47 |  |  | 9
2020-01-11 | C53891 | 3 | 중탄소 | SM43C | 연주시작 | Al 탈산 | T | 30 | 87 | 47750 | 96.73 | C | C | C |  | 1 |  | 1 | 1535 | 1551 | 7900 |  |  | 7900 | 87.15 | 33 | 90651 | 1642 |  | Y | 50 | 43 | [8 empty] | 2 |  |  |  |  | Y |  | 96.6 | 11-4 | 341.48 | 0 | A |  | 1636 | 2 | 0.45 | 1585 | 1.59 | 91 | 40 | 410 | 6:50 | 10 | 10 | 0 | 0 |  | 0 | 16 |  | N2 | 2020-01-12 01:17 |  | 28 | 2020-01-12 01:01 | 44 |  |  |  |  | Y | [5 empty] | Y |  |  |  | 5.21 | 0 | [23 empty] | 0 | 0 | A | [9 empty] | 0 | 0 | 254 | 0 | 0 | 0 | 0 | 1110 | 0 | 199 | 412 | 0 | 0 | 43 |  |  | 11 |  | 1
2020-01-11 | A56390 | 1 | 중탄소 | SM48CH |  | Si 탈산 | B | 19 | 7 | 54300 | 67.5 | C | C | C |  | 1 | 1 |  | 1530 | 1527 | 5300 |  |  | 5300 | 52.2 | 12 | 101532 | 1583 |  | Y | 44 | 33 | [7 empty] | 박안희 | 2 |  | Y | [6 empty] | 0.04 | 28.16 | A |  | 1583 | 3 | 0.19 | 1554 | 1.26 | 63 | 29 | 261 | 4:21 | 16 | 16 | 93 | 0 |  | 0 |  |  | N2 | 2020-01-12 01:22 | 2020-01-12 01:42 | 20 | 2020-01-12 01:21 | 21 |  |  |  |  | Y |  |  |  | Y | [5 empty] | 0 | 156.85 | [23 empty] | 29.18 | 0 | A | [9 empty] | 102 | 0 | 737 | 16 | 0 | 0 | 0 | 297 | 0 | 297 | 0 | 0 | 0 | 32
2020-01-11 | B56339 | 2 | 저탄소 | KST523 |  | Si 탈산 | B | 36 | 78 | 48900 | 101.25 | C | C |  | C | 1 |  | 1 | 1555 | 1557 | 7700 |  |  | 7700 | 80.21 | 12 | 96002 | 1634 |  | Y | 49 | 40 | [7 empty] | 고승만 | 2 |  |  |  |  | Y |  | 98 | 11-7 | 202.55 | 0 | A |  | 1634 | 1 | 0.14 | 1574 | 1.39 | 65 | 30 | 153 | 2:33 | 15 | 17 | 0 | 0 |  | 0 | 0 |  | AR | 2020-01-12 02:11 | 2020-01-12 02:30 | 18 | 2020-01-12 01:52 | 38 |  |  |  |  | Y |  | Y | Y | [6 empty] | 10.45 | 0 | [23 empty] | 0.21 | 0.21 | A | [9 empty] | 0 | 0 | 400 | 0 | 0 | 0 | 0 | 899 | 0 | 0 | 0 | 0 | 0 | 12 |  |  | 5
2020-01-11 | C53892 | 3 | 중탄소 | SM43C | 연주종료 | Al 탈산 | T | 37 | 82 | 47300 | 80.82 | C | C | C |  | 1 |  | 1 | 1535 | 1593 | 5600 |  |  | 5600 | 42.47 | 48 | 131856 | 1618 |  | Y | 42 | 36 | [8 empty] | 2 |  |  |  |  | Y |  | 98.25 | 11-7 | 253.77 | 0 | A |  | 1607 | 2 | 0.44 | 1567 | 1.25 | 73 | 33 | 394 | 6:34 | 10 | 10 | 0 | 0 |  | 0 | 8 |  | N2 | 2020-01-12 02:14 |  | 37 | 2020-01-12 02:06 | 45 |  |  |  |  | Y | [5 empty] | Y |  |  |  | 4.31 | 0 | [23 empty] | 0.09 | 0 | A | [9 empty] | 0 | 0 | 340 | 0 | 0 | 0 | 0 | 392 | 0 | 200 | 0 | 0 | 0 | 45 |  |  | 7
2020-01-11 | A56391 | 1 | 중탄소 | SM48CH |  | Si 탈산 | B | 20 | 24 | 52100 | 63.42 | C | C | C |  | 1 | 1 |  | 1530 | 1548 | 4500 |  |  | 4500 | 44.32 | 12 | 101532 | 1589 |  | Y | 40 | 30 | [7 empty] | 박안희 | 2 |  | Y | [6 empty] | 0 | 247.13 | A |  | 1589 | 3 | 0.19 | 1558 | 1.35 | 67 | 28 | 251 | 4:11 | 16 | 16 | 94 | 0 |  | 0 |  |  | N2 | 2020-01-12 02:19 | 2020-01-12 02:40 | 21 | 2020-01-12 02:19 | 22 |  |  |  |  | Y |  |  |  | Y | [5 empty] | 0 | 154.29 | [23 empty] | 32.47 | 0 | A | [9 empty] | 23 | 0 | 668 | 33 | 0 | 0 | 0 | 298 | 0 | 298 | 0 | 0 | 0 | 41
2020-01-11 | B56340 | 2 | 저탄소 | KST523 |  | Si 탈산 | B | 6 | 62 | 50100 | 99.17 | C | C |  | C | 1 |  | 1 | 1555 | 1545 | 7400 |  |  | 7400 | 77.13 | 12 | 95943 | 1644 |  | Y | 46 | 43 | [7 empty] | 고승만 | 2 |  |  |  |  | Y |  | 100.7 | 12-2 | 217.24 | 0 | A |  | 1638 | 1 | 0.61 | 1574 | 1.53 | 65 | 27 | 332 | 5:32 | 15 | 15 | 0 | 0 | 40 | 0 | 0 |  | AR | 2020-01-12 03:12 | 2020-01-12 03:36 | 25 | 2020-01-12 02:52 | 44 |  |  |  |  | Y |  | Y | Y | [5 empty] | 4.7 | 10.44 | 0 | [23 empty] | 0.24 | 0.24 | A | [9 empty] | 0 | 0 | 60 | 0 | 0 | 0 | 0 | 795 | 0 | 157 | 0 | 0 | 0 | 20 |  |  | 5
2020-01-11 | C53893 | 3 | 중탄소 | SM45CB2 | 연주종료 | Si 탈산 | T | 18 | 76 | 47650 | 76.72 | C | C | C |  | 1 |  | 1 | 1535 | 1576 | 5700 |  |  | 5700 | 103.75 | 20 | 54940 | 1615 |  | Y | 41 | 35 | [8 empty] | 2 |  |  |  |  | Y |  | 97.35 | 11-7 | 293.22 | 0 | A |  | 1599 | 2 | 0.44 | 1566 | 1.18 | 73 | 28 | 362 | 6:02 | 7 | 7 | 0 | 0 |  | 0 | 7 |  | N2 | 2020-01-12 03:19 |  | 36 | 2020-01-12 03:11 | 44 |  |  |  |  | Y | [5 empty] | N |  |  |  | 4.06 | 0 | [23 empty] | 0 | 0 | A | [9 empty] | 0 | 0 | 305 | 0 | 0 | 0 | 0 | 503 | 0 | 200 | 0 | 0 | 0 | 0 |  |  | 5
2020-01-11 | A56392 | 1 | 중탄소 | SM48CH |  | Si 탈산 | B | 33 | 51 | 51700 | 63.07 | C | C | C |  | 1 | 1 |  | 1530 | 1563 | 3900 |  |  | 3900 | 46.09 | 10 | 84610 | 1602 |  | Y | 40 | 25 | [7 empty] | 박안희 | 2 |  | Y | [6 empty] | 0.36 | 199.39 | A |  | 1602 | 3 | 0.19 | 1564 | 1.73 | 73 | 31 | 266 | 4:26 | 16 | 16 | 95 | 0 |  | 0 |  |  | N2 | 2020-01-12 03:20 | 2020-01-12 03:55 | 34 | 2020-01-12 03:19 | 36 |  |  |  |  | Y |  |  |  | Y | [5 empty] | 0 | 145.87 | [23 empty] | 35.85 | 0 | A | [9 empty] | 0 | 0 | 605 | 17 | 0 | 0 | 0 | 299 | 0 | 299 | 119 | 0 | 0 | 19
2020-01-11 | B56341 | 2 | 저탄소 | KST523 | TUNDISH교체전 | Si 탈산 | B | 21 | 77 | 48400 | 93.23 | C | C |  | C | 1 |  | 1 | 1555 | 1535 | 7500 |  |  | 7500 | 98.81 | 10 | 75906 | 1647 |  | Y | 49 | 40 | [7 empty] | 고승만 | 2 |  |  |  |  | Y |  | 98.8 | 11-8 | 265.21 | 0 | A |  | 1634 | 1 | 0.3 | 1578 | 1.55 | 69 | 31 | 226 | 3:46 | 13 | 14 | 0 | 0 |  | 0 | 0 |  | AR | 2020-01-12 04:13 | 2020-01-12 04:42 | 29 | 2020-01-12 04:00 | 42 |  |  |  |  | Y |  | Y | Y | [5 empty] | 5 | 9.62 | 0 | [23 empty] | 0.22 | 0.22 | A | [9 empty] | 0 | 0 | 320 | 0 | 0 | 0 | 0 | 797 | 0 | 159 | 0 | 0 | 0 | 22 |  |  | 5
2020-01-11 | C53894 | 3 | 중탄소 | SM45CB2 | TUNDISH교체전 | Si 탈산 | T | 31 | 75 | 48450 | 75.87 | C | C | C |  | 1 |  | 1 | 1535 | 1592 | 4900 |  |  | 4900 | 48.21 | 37 | 101639 | 1608 |  | Y | 42 | 33 |  |  |  | 05 |  |  |  |  | 2 |  | Y |  |  | Y |  | 100.65 | 11-10 | 260.76 | 0 | A |  | 1592 | 2 | 0.43 | 1561 | 1.15 | 68 | 26 | 379 | 6:19 | 7 | 7 | 0 | 0 |  | 0 | 8 |  | N2 | 2020-01-12 04:24 |  | 35 | 2020-01-12 04:17 | 43 |  |  |  |  | Y | [5 empty] | Y |  |  |  | 4.06 | 0 | [23 empty] | 0 | 0 | B | [9 empty] | 0 | 0 | 324 | 0 | 0 | 0 | 0 | 656 | 0 | 201 | 123 | 0 | 0 | 35 |  |  | 5
2020-01-11 | A56393 | 1 | 중탄소 | SM48CH |  | Si 탈산 | B | 35 | 53 | 52500 | 67.45 | C | C | C |  | 1 | 1 |  | 1530 | 1536 | 4700 |  |  | 4700 | 46.29 | 12 | 101532 | 1583 |  | Y | 41 | 31 | [7 empty] | 박안희 | 2 |  | Y | [6 empty] | 11.63 | 195.46 | A |  | 1583 | 3 | 0.18 | 1557 | 1 | 66 | 30 | 281 | 4:41 | 16 | 16 | 96 | 0 |  | 0 |  |  | N2 | 2020-01-12 04:27 | 2020-01-12 05:01 | 35 | 2020-01-12 04:25 | 36 |  |  |  |  | Y |  |  |  | Y | [5 empty] | 0 | 176.82 | [23 empty] | 37.33 | 0 | A | [9 empty] | 65 | 0 | 661 | 26 | 0 | 0 | 0 | 300 | 0 | 300 | 140 | 0 | 0 | 8
2020-01-11 | B56342 | 2 | 저탄소 | SCM420HT | TUNDISH교체 | Al 탈산 | B | 32 | 30 | 51650 | 110.68 | C | C |  | C | 1 |  | 1 | 1555 | 1555 | 10500 |  |  | 10500 | 105.89 | 12 | 99160 | 1667 |  | Y | 57 | 52 | [7 empty] | 고승만 | 2 |  |  |  |  | Y |  | 101.05 | 12-9 | 0 | 258.77 | A |  | 1677 | 1 | 0.28 | 1600 | 1.67 | 90 | 42 | 259 | 4:19 | 18 | 20 | 0 | 0 |  | 0 | 0 |  | N2 | 2020-01-12 05:39 | 2020-01-12 06:07 | 28 | 2020-01-12 05:23 | 44 |  |  |  |  | Y |  | Y | Y | [6 empty] | 0 | 25.51 | [19 empty] | 2.9 | 2.07 |  |  | 0.47 | 0.47 | A | [9 empty] | 824 | 703 | 0 | 0 | 0 | 240 | 0 | 997 | 0 | 557 | 0 | 0 | 0 | 10 |  |  | 9 |  | 1
2020-01-11 | C53895 | 3 | 중탄소 | SCM440 | 연주시작 | Al 탈산 | T | 18 | 77 | 47350 | 283.02 | C | D | D |  | 1 |  | 1 | 1535 | 1615 | 17000 |  |  | 17000 | 171.9 | 36 | 98892 | 1662 |  | Y | 200 | 101 | CR OVER 재작업 |  |  | 05 |  |  |  |  | 2 |  | Y |  |  | Y |  | 103.1 | 12-2 | 600.18 | 0 | A |  | 1660 | 2 | 0.44 | 1583 | 1.75 | 87 | 45 | 925 | 15:25 | 10 | 11 | 0 | 0 |  | 0 | 10 |  | N2 | 2020-01-12 08:57 |  | 24 | 2020-01-12 08:18 | 63 |  |  |  |  | Y | [5 empty] | Y |  |  |  | 5.1 | 0 | [23 empty] | 4.71 | 0 | A | [9 empty] | 497 | 660 | 178 | 252 | 0 | 0 | 0 | 1119 | 0 | 201 | 445 | 0 | 0 | 0 |  |  | 12 |  | 1
2020-01-11 | A56394 | 1 | 중탄소 | SM48CH |  | Si 탈산 | B | 19 | 8 | 53200 | 67.1 | C | C | C |  | 1 | 1 |  | 1530 | 1547 | 4700 |  |  | 4700 | 46.29 | 12 | 101532 | 1585 |  | Y | 42 | 32 | [7 empty] | 박안희 | 2 |  | Y | [6 empty] | 0 | 227.68 | A |  | 1585 | 3 | 0.19 | 1556 | 1.16 | 65 | 23 | 259 | 4:19 | 16 | 16 | 97 | 0 |  | 0 |  |  | N2 | 2020-01-12 05:26 | 2020-01-12 06:03 | 37 | 2020-01-12 05:25 | 38 |  |  |  |  | Y |  |  |  | Y | [5 empty] | 0 | 156.02 | [23 empty] | 41.17 | 0 | A | [9 empty] | 0 | 0 | 618 | 16 | 0 | 0 | 0 | 514 | 0 | 450 | 0 | 0 | 0 | 34
2020-01-11 | B56343 | 2 | 저탄소 | SCM420HT |  | Al 탈산 | B | 36 | 79 | 49150 | 100.43 | C | C |  | D | 1 |  | 1 | 1555 | 1575 | 7600 |  |  | 7600 | 80.53 | 12 | 94376 | 1655 |  | Y | 43 | 36 | [7 empty] | 고승만 | 2 |  |  |  |  | Y |  | 98.45 | 11-7 | 0 | 206.2 | A |  | 1646 | 1 | 0.29 | 1571 | 1.36 | 61 | 27 | 238 | 3:58 | 18 | 27 | 0 | 0 |  | 0 | 0 |  | N2 | 2020-01-12 06:37 | 2020-01-12 07:05 | 29 | 2020-01-12 06:26 | 40 | [6 empty] | Y | Y | [6 empty] | 0 | 32.72 | [23 empty] | 0.49 | 0.49 | A | [9 empty] | 980 | 449 | 26 | 0 | 0 | 240 | 0 | 849 | 0 | 303 | 0 | 0 | 0 | 3 |  |  | 5
2020-01-11 | C53896 | 3 | 중탄소 | SCM440 | 연주종료 | Al 탈산 | T | 30 | 89 | 47200 | 141.22 | C | D | D |  | 1 |  | 1 | 1535 | 1536 | 8500 |  |  | 8500 | 93.77 | 33 | 90651 | 1617 |  | Y | 82 | 47 | C53895 CR OVER로 재작업 | [7 empty] | 2 | [8 empty] | 327.19 | 0 | A |  | 1594 | 2 | 0.43 | 1553 | 0.85 | 57 | 46 | 329 | 5:29 | 10 | 10 | 0 | 0 |  | 0 | 10 |  | N2 | 2020-01-12 09:57 |  | 27 | 2020-01-12 09:45 | 39 |  |  |  |  | Y | [5 empty] | Y |  |  |  | 5.73 | 0 | [23 empty] | 0.73 | 0 | A | [9 empty] | 1232 | 0 | 17 | 0 | 0 | 0 | 0 | 0 | 0 | 0 | 0 | 0 | 0 | 0 |  |  | 5
2020-01-11 | A56395 | 1 | 중탄소 | SM48CH | TUNDISH교체전 | Si 탈산 | B | 20 | 25 | 52300 | 72.12 | C | D | D |  | 1 | 1 |  | 1530 | 1580 | 3200 |  |  | 3200 | 31.99 | 12 | 100039 | 1593 |  | Y | 45 | 33 | [7 empty] | 박안희 | 2 |  | Y | [6 empty] | 2.14 | 202.47 | A |  | 1593 | 3 | 0.19 | 1555 | 1.52 | 64 | 29 | 252 | 4:12 | 16 | 17 | 98 | 0 |  | 0 |  |  | N2 | 2020-01-12 06:34 | 2020-01-12 07:07 | 33 | 2020-01-12 06:32 | 35 |  |  |  |  | Y |  |  |  | Y | [5 empty] | 0 | 147.48 | [23 empty] | 0.01 | 0 | A |  |  | 7 | 30.619 | 49.394 | 0.14 | 7.056 | 1.613 | 1425.22 | 26 | 0 | 590 | 18 | 0 | 0 | 0 | 297 | 0 | 298 | 0 | 0 | 0 | 27
2020-01-11 | B56344 | 2 | 저탄소 | SCM420HT |  | Al 탈산 | B | 6 | 63 | 50450 | 98.55 | C | D |  | D | 1 |  | 1 | 1555 | 1565 | 7700 |  |  | 7700 | 76.63 | 14 | 100478 | 1657 |  | Y | 45 | 38 | [7 empty] | 고승만 | 2 |  |  |  |  | Y |  | 106.65 | 12-8 | 0 | 243.8 | A |  | 1645 | 1 | 0.26 | 1571 | 1.53 | 61 | 20 | 295 | 4:55 | 18 | 26 | 0 | 0 |  | 0 | 0 |  | N2 | 2020-01-12 07:31 | 2020-01-12 08:11 | 40 | 2020-01-12 07:20 | 51 |  |  |  |  | Y |  | Y | Y | [5 empty] | 4.3 | 0 | 42.92 | [23 empty] | 0.21 | 0.21 | A | [9 empty] | 1430 | 144 | 53 | 0 | 0 | 231 | 0 | 702 | 0 | 306 | 0 | 0 | 0 | 0 |  |  | 5
2020-01-12 | A56396 | 1 | 고탄소 | STB2 | TUNDISH교체 | Al 탈산 | B | 33 | 52 | 50000 | 80.48 | D | D | D |  | 1 | 1 |  | 1520 | 1544 | 5400 |  |  | 5400 | 63.82 | 10 | 84610 | 1595 |  | Y | 41 | 36 | [7 empty] | 차승주 | 2 | [6 empty] | 0 | 10-1 | 246.7 | 0 | A |  | 1595 | 3 | 0.21 | 1537 | 1.53 | 81 | 30 | 276 | 4:36 | 25 | 25 | 99 | 0 |  | 0 |  |  | AR | 2020-01-12 07:51 | 2020-01-12 08:32 | 41 | 2020-01-12 07:49 | 42 |  |  |  |  | Y |  |  |  | Y | [5 empty] | 222.52 | 0 | [19 empty] | 1.6 |  |  |  | 1.44 | 0 | A |  |  | 8.465 | 23.357 | 50.016 | 0.171 | 5.909 | 2.141 | 1636.16 | 0 | 0 | 67 | 9 | 0 | 0 | 0 | 448 | 0 | 597 | 0 | 0 | 0 | 29 |  |  |  |  | 1
2020-01-12 | B56345 | 2 | 저탄소 | SCM420HT |  | Al 탈산 | B | 21 | 78 | 48750 | 100.65 | D | D |  | D | 1 |  | 1 | 1555 | 1387 | 7700 |  |  | 7700 | 80.62 | 12 | 95509 | 1644 |  | Y | 45 | 39 | [7 empty] | 김익규 | 2 |  |  |  |  | Y |  | 103.65 | 12-2 | 0 | 268.17 | A |  | 1634 | 1 | 0.17 | 1573 | 1.34 | 63 | 17 | 443 | 7:23 | 18 | 19 | 0 | 0 |  | 0 | 0 |  | N2 | 2020-01-12 08:37 | 2020-01-12 09:17 | 40 | 2020-01-12 08:19 | 58 |  |  |  |  | Y |  | Y | Y | [5 empty] | 4.5 | 0 | 14.02 | [23 empty] | 0.08 | 0.08 | A | [9 empty] | 1291 | 308 | 66 | 0 | 0 | 246 | 0 | 905 | 0 | 564 | 119 | 0 | 0 | 0 |  |  | 5
2020-01-12 | A56397 | 1 | 고탄소 | STB2 |  | Al 탈산 | B | 35 | 54 | 49300 | 103.52 | D | D | D |  | 1 | 1 |  | 1520 | 1540 | 5400 |  |  | 5400 | 35.46 | 18 | 152298 | 1564 |  | Y | 44 | 36 | [7 empty] | 차승주 | 2 | [6 empty] | 111.25 | 13-5 | 264.92 | 0 | A |  | 1564 | 3 | 0.21 | 1520 | 1.07 | 64 | 26 | 278 | 4:38 | 25 | 25 | 100 | 0 |  | 0 |  |  | AR | 2020-01-12 09:19 | 2020-01-12 09:32 | 12 | 2020-01-12 09:00 | 31 |  |  |  |  | Y |  |  |  | Y | [5 empty] | 572.83 | 0 | [20 empty] | 1.14 |  |  | 0.01 | 0 | A |  |  | 11.117 | 24.444 | 52.454 | 0.186 | 4.718 | 2.145 | 1520.08 | 0 | 0 | 262 | 0 | 0 | 0 | 0 | 299 | 0 | 199 | 0 | 0 | 0 | 19
2020-01-12 | B56346 | 2 | 저탄소 | SCM420HT |  | Al 탈산 | B | 32 | 31 | 51550 | 95.22 | D | D |  | D | 1 |  | 1 | 1555 | 1550 | 8200 |  |  | 8200 | 80.8 | 12 | 101491 | 1624 |  | Y | 49 | 45 | [7 empty] | 김익규 | 2 |  |  |  |  | Y |  | 100.55 | 12-9 | 0 | 220.11 | A |  | 1624 | 1 | 0.28 | 1575 | 1.4 | 65 | 18 | 281 | 4:41 | 18 | 19 | 0 | 0 |  | 0 | 0 |  | N2 | 2020-01-12 09:47 | 2020-01-12 10:25 | 39 | 2020-01-12 09:36 | 50 |  |  |  |  | Y |  | Y | Y | [5 empty] | 4 | 0 | 16.94 | [23 empty] | 0 | 0 | B | [9 empty] | 1151 | 436 | 68 | 0 | 0 | 246 | 0 | 789 | 0 | 277 | 0 | 0 | 0 | 0
2020-01-12 | A56398 | 1 | 고탄소 | SEAH-BQ1 |  | Al 탈산 | B | 19 | 9 | 53400 | 85.25 | D | D | D |  | 1 | 1 |  | 1520 | 1590 | 3700 |  |  | 3700 | 93.66 | 6 | 39504 | 1559 |  | Y | 44 | 36 | [7 empty] | 차승주 | 2 | [6 empty] | 105.55 | 13-9 | 256.49 | 0 | A |  | 1559 | 3 | 0.2 | 1519 | 0.98 | 64 | 27 | 265 | 4:25 | 30 | 30 | 101 | 0 |  | 0 |  |  | Ar | 2020-01-12 10:05 | 2020-01-12 10:40 | 36 | 2020-01-12 10:04 | 36 |  |  |  |  | Y |  |  |  | Y | [5 empty] | 185.59 | 0 | [20 empty] | 1.4 |  |  | 0.85 | 0 | A |  |  | 9.353 | 26.27 | 51.318 | 0.117 | 5.486 | 1.953 | 1474.23 | 0 | 0 | 336 | 0 | 0 | 0 | 0 | 296 | 0 | 296 | 0 | 0 | 0 | 45
2020-01-12 | B56347 | 2 | 저탄소 | SCM420HT |  | Al 탈산 | B | 36 | 80 | 49200 | 95.83 | D | D |  | D | 1 |  | 1 | 1555 | 1557 | 7400 |  |  | 7400 | 72.45 | 12 | 102144 | 1657 |  | Y | 45 | 41 | [7 empty] | 김익규 | 2 |  |  |  |  | Y |  | 98.4 | 11-7 | 0 | 317.01 | A |  | 1636 | 1 | 0.19 | 1575 | 1.35 | 65 | 28 | 288 | 4:48 | 18 | 20 | 0 | 0 |  | 0 | 0 |  | N2 | 2020-01-12 11:02 | 2020-01-12 11:31 | 29 | 2020-01-12 10:48 | 43 |  |  |  |  | Y |  | Y | Y | [5 empty] | 5 | 0 | 22.64 | [23 empty] | 0.41 | 0.41 | A | [9 empty] | 537 | 892 | 0 | 55 | 0 | 235 | 0 | 951 | 0 | 457 | 121 | 0 | 0 | 0 |  |  | 5
2020-01-12 | C53897 | 3 | 중탄소 | SCM440 | 연주종료 | Al 탈산 | T | 31 | 76 | 48550 | 80.1 | D | D | D |  | 1 |  | 1 | 1535 | 1568 | 6300 |  |  | 6300 | 69.5 | 33 | 90651 | 1760 |  | Y | 49 | 36 | [7 empty] | 박지웅 | 2 |  |  |  |  | Y |  | 95.95 | 11-5 | 105.18 | 0 | A |  | 1602 | 2 | 0.42 | 1556 | 2.09 | 60 | 18 | 325 | 5:25 | 10 | 11 | 0 | 0 |  | 0 | 10 |  | N2 | 2020-01-12 10:50 |  | 35 | 2020-01-12 10:41 | 45 |  |  |  |  | Y | [5 empty] | Y |  |  |  | 1.31 | 0 | [23 empty] | 0.29 | 0 | A | [9 empty] | 1335 | 0 | 692 | 0 | 0 | 0 | 0 | 702 | 0 | 300 | 99 | 0 | 0 | 0 |  |  | 5
2020-01-12 | A56399 | 1 | 고탄소 | SEAH-BQ1 |  | Al 탈산 | B | 20 | 26 | 52100 | 88.32 | D | D | D |  | 1 | 1 |  | 1520 | 1556 | 4700 |  |  | 4700 | 50.99 | 14 | 92176 | 1566 |  | Y | 44 | 34 | [7 empty] | 차승주 | 2 |  | Y |  |  |  |  | 103 | 13-2 | 292.33 | 0 | A |  | 1566 | 3 | 0.2 | 1522 | 1.02 | 67 | 34 | 265 | 4:25 | 30 | 30 | 102 | 0 |  | 0 |  |  | Ar | 2020-01-12 11:20 | 2020-01-12 11:47 | 27 | 2020-01-12 11:18 | 29 |  |  |  |  | Y |  |  |  | Y | [5 empty] | 260.33 | 0 | [20 empty] | 1.35 |  |  | 0.01 | 0 | A |  |  | 7.177 | 28.05 | 49.989 | 0.159 | 6.965 | 1.782 | 1443.39 | 0 | 0 | 339 | 0 | 0 | 0 | 0 | 299 | 0 | 298 | 0 | 0 | 0 | 19
2020-01-12 | C53898 | 3 | 중탄소 | SCM440 | TUNDISH교체전 | Al 탈산 | T | 37 | 84 | 47200 | 85.22 | D | D | D |  | 1 |  | 1 | 1535 | 1606 | 7300 |  |  | 7300 | 78.16 | 34 | 93398 | 1607 |  | Y | 55 | 42 | [7 empty] | 박지웅 | 2 |  |  |  |  | Y |  | 95.9 | 11-4 | 104.16 | 0 | A |  | 1604 | 2 | 0.42 | 1559 | 2.14 | 63 | 14 | 338 | 5:38 | 10 | 10 | 0 | 0 |  | 0 | 10 |  | N2 | 2020-01-12 11:58 |  | 29 | 2020-01-12 11:49 | 39 |  |  |  |  | Y | [5 empty] | Y |  |  |  | 1.07 | 0 | [23 empty] | 0.51 | 0 | A | [9 empty] | 1232 | 0 | 639 | 0 | 0 | 0 | 0 | 1205 | 0 | 300 | 104 | 0 | 0 | 10 |  |  | 5
2020-01-12 | B56348 | 2 | 저탄소 | SCM420HT |  | Al 탈산 | B | 6 | 64 | 50050 | 95.38 | D | D |  | D | 1 |  | 1 | 1555 | 1567 | 7200 |  |  | 7200 | 76.65 | 12 | 93932 | 1647 |  | Y | 41 | 38 | [7 empty] | 김익규 | 2 |  |  |  |  | Y |  | 99.55 | 12-1 | 0 | 200.2 | A |  | 1633 | 1 | 0.21 | 1576 | 1.33 | 66 | 28 | 248 | 4:08 | 18 | 22 | 0 | 0 |  | 0 | 0 |  | N2 | 2020-01-12 12:13 | 2020-01-12 12:36 | 23 | 2020-01-12 11:59 | 37 | [6 empty] | Y | Y | [6 empty] | 0 | 31.66 | [23 empty] | 0.42 | 0.42 | A | [9 empty] | 1015 | 584 | 26 | 0 | 0 | 228 | 0 | 913 | 0 | 345 | 0 | 0 | 0 | 7
2020-01-12 | A56400 | 1 | 고탄소 | SEAH-BQ1 |  | Al 탈산 | B | 33 | 53 | 49500 | 83.58 | D | D | D |  | 1 | 1 |  | 1520 | 1571 | 4300 |  |  | 4300 | 40.82 | 16 | 105344 | 1560 |  | Y | 44 | 33 | [7 empty] | 차승주 | 2 |  | Y |  |  |  |  | 110.85 | 13-4 | 267.82 | 0 | A |  | 1560 | 3 | 0.2 | 1519 | 1.03 | 64 | 33 | 258 | 4:18 | 30 | 30 | 103 | 0 |  | 0 |  |  | Ar | 2020-01-12 12:32 | 2020-01-12 12:48 | 17 | 2020-01-12 12:31 | 17 | [8 empty] | Y | [5 empty] | 240.29 | 0 | [20 empty] | 1.48 |  |  | 1.31 | 0 | A |  |  | 10.36 | 25.564 | 50.209 | 0.241 | 4.846 | 1.964 | 1499.98 | 0 | 19 | 312 | 0 | 0 | 0 | 0 | 298 | 0 | 493 | 0 | 0 | 0 | 29
2020-01-12 | C53899 | 3 | 저탄소 | SCM415C2 |  | Al 탈산 | I | 21 | 79 | 46850 | 89.75 | D | D | D |  | 1 |  | 1 | 1560 | 1555 | 7800 |  |  | 7800 | 83.42 | 11 | 93500 | 1651 | 689 | INGOT | 42 | 38 | [7 empty] | 박지웅 | [5 empty] | Y |  | 100.75 | 11-9 | 208.7 | 0 | A |  | 1654 | 2 | 0.41 | 1588 | 1.61 | 72 |  | 326 | 5:26 | 18 | 20 | 0 | 0 |  | 0 | 10 |  | N2 | 2020-01-12 13:10 |  | 17 | 2020-01-12 13:03 | [5 empty] | Y | [5 empty] | N |  |  |  | 5.72 | 0 | [18 empty] | 0.9 |  |  |  |  | 0.14 | 0 | B | [9 empty] | 260 | 1044 | 84 | 745 | 0 | 0 | 0 | 604 | 0 | 301 | 202 | 0 | 0 | 0
2020-01-12 | B56349 | 2 | 저탄소 | SCM420HT |  | Al 탈산 | B | 5 | 1 | 53200 | 98.78 | D | D |  | D | 1 |  | 1 | 1555 | 1565 | 7600 |  |  | 7600 | 76.98 | 12 | 98725 | 1654 | 1062 | Y | 48 | 39 | [7 empty] | 김익규 | 2 |  |  |  |  | Y |  | 104.6 | 13-10 | 0 | 321.03 | A |  | 1654 | 1 | 0.24 | 1584 | 0 | 74 | 31 | 294 | 4:54 | 18 | 20 | 0 | 0 |  | 0 | 0 |  | N2 | 2020-01-12 13:28 | 2020-01-12 13:44 | 15 | 2020-01-12 13:15 | 29 | [6 empty] | Y | Y | [6 empty] | 0 | 33.04 | [20 empty] | 0.91 |  |  | 0.38 | 0.38 | A | [9 empty] | 445 | 987 | 40 | 0 | 0 | 210 | 0 | 778 | 0 | 436 | 0 | 0 | 0 | 0
2020-01-12 | A56401 | 1 | 고탄소 | SEAH-BQ1 |  | Al 탈산 | B | 35 | 55 | 49000 | 87.15 | D | D | D |  | 1 | 1 |  | 1520 | 1584 | 4000 |  |  | 4000 | 37.97 | 16 | 105344 | 1561 |  | Y | 44 | 38 | [7 empty] | 차승주 | 2 |  | Y |  |  |  |  | 111.05 | 13-4 | 277.78 | 0 | A |  | 1561 | 3 | 0.22 | 1523 | 0.93 | 68 | 35 | 261 | 4:21 | 30 | 30 | 104 | 0 |  | 0 |  |  | Ar | 2020-01-12 13:37 | 2020-01-12 13:57 | 21 | 2020-01-12 13:35 | 23 |  |  |  |  | Y |  |  |  | Y | [5 empty] | 248.96 | 0 | [20 empty] | 1.2 |  |  | 0 | 0 | A |  |  | 9.529 | 26.891 | 49.191 | 0.147 | 5.162 | 1.829 | 1482.44 | 0 | 24 | 313 | 18 | 0 | 0 | 0 | 398 | 0 | 395 | 0 | 0 | 0 | 29
2020-01-12 | B56350 | 2 | 저탄소 | SCM420HT |  | Al 탈산 | B | 32 | 32 | 51550 | 85.68 | D | D |  | B | 1 |  | 1 | 1555 | 1577 | 6700 |  |  | 6700 | 68.34 | 12 | 98045 | 1646 |  | Y | 43 | 36 | [7 empty] | 김익규 | 2 |  |  |  |  | Y |  |  |  | 0 | 273.65 | A |  | 1634 | 1 | 0.27 | 1584 | 1.23 | 74 | 37 | 239 | 3:59 | 18 | 19 | 0 | 0 |  | 0 | 0 |  | N2 | 2020-01-12 14:18 | 2020-01-12 14:44 | 26 | 2020-01-12 14:10 | 34 |  |  |  |  | Y |  | Y | Y | [5 empty] | 4.1 | 0 | 42.22 | [23 empty] | 0.05 | 0.05 | A | [9 empty] | 856 | 635 | 20 | 0 | 0 | 228 | 0 | 866 | 0 | 536 | 0 | 0 | 0 | 0 |  |  | 5
2020-01-12 | C53900 | 3 | 중탄소 | SM45CB | 연주시작 | Si 탈산 | T | 30 | 90 | 47350 | 95.43 | D | D | B |  | 1 |  | 1 | 1535 | 1576 | 7500 |  |  | 7500 | 78.01 | 35 | 96145 | 1644 |  | Y | 48 | 45 | [7 empty] | 박지웅 | 2 |  |  |  |  | Y |  | 102.65 | 11-9 | 201.94 | 0 | A |  | 1628 | 2 | 0.48 | 1583 | 1.45 | 90 | 42 | 471 | 7:51 | 7 | 7 | 0 | 0 |  | 0 | 10 |  | N2 | 2020-01-12 14:44 |  | 23 | 2020-01-12 14:27 | 40 |  |  |  |  | Y | [5 empty] | Y |  |  |  | 4.68 | 0 | [23 empty] | 1.42 | 0 | A | [9 empty] | 0 | 0 | 858 | 0 | 0 | 0 | 0 | 694 | 0 | 0 | 0 | 0 | 0 | 0 |  |  | 9 |  | 1
2020-01-12 | A56402 | 1 | 고탄소 | SEAH-BQ1 |  | Al 탈산 | B | 19 | 10 | 53600 | 86.72 | D | D | B |  | 1 | 1 |  | 1520 | 1573 | 3900 |  |  | 3900 | 38.41 | 12 | 101532 | 1556 |  | Y | 41 | 38 | [7 empty] | 차승주 | 2 |  | Y |  |  |  |  | 102.6 | 13-6 | 198.78 | 0 | A |  | 1560 | 3 | 0.2 | 1519 | 0.91 | 64 | 36 | 248 | 4:08 | 30 | 30 | 105 | 0 |  | 0 |  |  | Ar | 2020-01-12 14:43 | 2020-01-12 15:05 | 23 | 2020-01-12 14:41 | 24 |  |  |  |  | Y |  |  |  | Y | [5 empty] | 286.94 | 0 | [20 empty] | 1.27 |  |  | 1.16 | 0 | A |  |  | 7.272 | 29.386 | 49.279 | 0.179 | 6.776 | 1.676 | 1425.22 | 0 | 32 | 307 | 0 | 0 | 0 | 0 | 300 | 0 | 696 | 0 | 0 | 0 | 79
2020-01-12 | B56351 | 2 | 저탄소 | SCM420HT | TUNDISH교체전 | Al 탈산 | B | 36 | 81 | 49300 | 92.15 | D | B |  | B | 1 |  | 1 | 1555 | 1555 | 7400 |  |  | 7400 | 66.67 | 18 | 110991 | 1605 |  | Y | 46 | 43 |  |  | C53899 | 04 |  |  |  | 최남길 | 2 |  |  |  |  | N |  |  |  | 0 | 295.8 | A |  | 1637 | 1 | 0.27 | 1582 | 1.21 | 72 | 40 | 242 | 4:02 | 18 | 19 | 0 | 0 | 200 | 0 | 0 |  | N2 | 2020-01-12 15:27 | 2020-01-12 15:44 | 17 | 2020-01-12 15:19 | 25 |  |  |  |  | Y |  | Y | Y | [5 empty] | 5 | 0 | 41.95 | [23 empty] | 0.07 | 0.07 | A | [9 empty] | 498 | 776 | 32 | 0 | 0 | 209 | 0 | 680 | 0 | 154 | 0 | 0 | 0 | 0 |  |  | 4
2020-01-12 | A56403 | 1 | 고탄소 | STB2 |  | Al 탈산 | B | 20 | 27 | 51500 | 84.18 | B | B | B |  | 1 | 1 |  | 1520 | 1588 | 3500 |  |  | 3500 | 41.37 | 10 | 84610 | 1559 |  | Y | 41 | 25 | [7 empty] | 이호남 | 2 |  | Y |  |  |  |  | 99.5 | 12-8 | 224.33 | 0 | A |  | 1556 | 3 | 0.19 | 1518 | 0.9 | 62 | 30 | 266 | 4:26 | 25 | 25 | 106 | 0 |  | 0 |  |  | AR | 2020-01-12 15:40 | 2020-01-12 16:08 | 29 | 2020-01-12 15:38 | 30 |  |  |  |  | Y |  |  |  | Y | [5 empty] | 263.84 | 0 | [20 empty] | 1.46 |  |  | 2.2 | 0 | A | [9 empty] | 521 | 45 | 165 | 0 | 0 | 0 | 0 | 299 | 0 | 296 | 0 | 0 | 0 | 39
2020-01-12 | C53901 | 3 | 중탄소 | SM45CB | 연주종료 | Si 탈산 | T | 31 | 77 | 48050 | 77.38 | B | B | B |  | 1 |  | 1 | 1535 | 1558 | 5400 |  |  | 5400 | 57.82 | 34 | 93398 | 1622 |  | Y | 42 | 33 | [7 empty] | 박재승 | 3 |  |  |  |  | Y |  | 100 | 11-9 | 103.62 | 0 | A |  | 1603 | 2 | 0.56 | 1558 | 1.73 | 65 | 25 | 471 | 7:51 | 7 | 8 | 0 | 0 |  | 0 | 10 |  | N2 | 2020-01-12 15:37 |  | 40 | 2020-01-12 15:27 | 50 |  |  |  |  | Y | [5 empty] | Y |  |  |  | 3.31 | 0 | [23 empty] | 1.42 | 0 | A | [9 empty] | 0 | 0 | 523 | 0 | 0 | 0 | 0 | 560 | 0 | 0 | 0 | 0 | 0 | 0 |  |  | 5
2020-01-12 | B56352 | 2 | 중탄소 | SM45CB | TUNDISH교체 | Si 탈산 | B | 6 | 65 | 0 | 93 | B | B |  | B | 1 |  | 1 | 1540 | 1546 | 7400 |  |  | 7400 | 78.47 | 13 | 94305 | 1644 |  | Y | 44 | 39 | [7 empty] | 최남길 | 2 |  |  |  |  | Y |  | 148 |  | 0 | 252.78 | A |  | 1631 | 1 | 0.24 | 1579 | 1.26 | 86 | 33 | 329 | 5:29 | 14 | 20 | 0 | 0 |  | 0 | 0 |  | N2 | 2020-01-12 16:41 | 2020-01-12 17:16 | 35 | 2020-01-12 16:30 | 46 |  |  |  |  | Y |  | Y | Y | [5 empty] | 4.2 | 0 | 26.68 | [19 empty] | 2.46 |  |  |  | 0.12 | 0.12 | A | [9 empty] | 0 | 0 | 30 | 0 | 0 | 171 | 0 | 773 | 0 | 0 | 0 | 0 | 0 | 15 |  |  | 7 |  | 1
2020-01-12 | C53902 | 3 | 중탄소 | SM45CB | 연주종료 | Si 탈산 | T | 37 | 85 | 47400 | 83.87 | B | B | B |  | 1 |  | 1 | 1535 | 1530 | 6900 |  |  | 6900 | 69.77 | 36 | 98892 | 1572 |  | N | 53 | 38 | [7 empty] | 박재승 | 3 |  |  |  |  | Y |  | 105.9 | 12-3 | 227.55 | 0 | A |  | 1600 | 2 | 0.45 | 1559 | 1.78 | 66 | 21 | 550 | 9:10 | 7 | 7 | 0 | 0 |  | 0 | 5 |  | N2 | 2020-01-12 16:45 |  | 34 | 2020-01-12 16:37 | 43 |  |  |  |  | Y | [5 empty] | Y |  |  |  | 3.76 | 0 | [23 empty] | 1.42 | 0 | B | [9 empty] | 0 | 0 | 193 | 0 | 0 | 0 | 0 | 701 | 0 | 0 | 0 | 0 | 0 | 0
2020-01-12 | A56404 | 1 | 고탄소 | STB2 | TUNDISH교체전 | Al 탈산 | B | 33 | 54 | 51400 | 81.37 | B | B | B |  | 1 | 1 |  | 1520 | 1597 | 4000 |  |  | 4000 | 41.59 | 12 | 96170 | 1557 |  | Y | 45 | 32 | [7 empty] | 이호남 | 2 |  | Y |  |  |  |  | 109.45 | 13-3 | 297.4 | 0 | A |  | 1557 | 3 | 0.2 | 1557 | 0 | 101 | 31 | 254 | 4:14 | 25 | 25 | 107 | 0 |  | 0 |  |  | AR | 2020-01-12 16:46 | 2020-01-12 17:09 | 24 | 2020-01-12 16:44 | 26 |  |  |  |  | Y |  |  |  | Y | [5 empty] | 218.82 | 0 | [20 empty] | 1.11 |  |  | 0.02 | 0 | A | [9 empty] | 759 | 18 | 214 | 0 | 0 | 0 | 0 | 580 | 0 | 296 | 0 | 0 | 0 | 61
2020-01-12 | B56353 | 2 | 중탄소 | SM45CB |  | Si 탈산 | B | 5 | 2 | 53950 | 86.03 | B | B |  | B | 1 |  | 1 | 1540 | 1556 | 6000 |  |  | 6000 | 39.83 | 21 | 150634 | 1624 |  | Y | 42 | 31 | [7 empty] | 최남길 | 2 |  |  |  |  | Y |  | 96.65 | 13-1 | 0 | 134.19 | A |  | 1621 | 1 | 0.24 | 1572 | 1.34 | 79 | 29 | 245 | 4:05 | 14 | 15 | 0 | 0 |  | 0 | 0 |  | N2 | 2020-01-12 17:39 | 2020-01-12 18:18 | 39 | 2020-01-12 17:30 | 48 |  |  |  |  | Y |  | Y | Y | [5 empty] | 4 | 0 | 18.66 | [23 empty] | 0.04 | 0.04 | A | [9 empty] | 0 | 0 | 59 | 0 | 0 | 191 | 0 | 789 | 0 | 0 | 0 | 0 | 0 | 25 |  |  | 5
2020-01-12 | C53903 | 3 | 중탄소 | SM45CB | 연주종료 | Si 탈산 | T | 21 | 80 |  | 90.8 | B | B | B |  | 1 |  | 1 | 1535 | 1540 | 6400 |  |  | 6400 | 70.6 | 33 | 90651 | 1616 | 364 | Y | 54 | 37 |  |  | C53900 | 05 |  |  |  | 박재승 | 3 |  |  | Y |  | Y |  | 144.9 |  | 252.02 | 0 | A |  | 1591 | 2 | 0.44 | 1551 | 1.43 | 58 | 21 | 410 | 6:50 | 7 | 7 | 0 | 0 |  | 0 | 10 |  | N2 | 2020-01-12 17:56 |  | 33 | 2020-01-12 17:47 | 42 |  |  |  |  | Y | [5 empty] | Y |  |  |  | 3.12 | 0 | [23 empty] | 1.42 | 0 | A |  |  | 22.026 | 15.231 | 51.592 | 0.212 | 2.342 | 3.387 | 1851.57 | 0 | 0 | 269 | 0 | 0 | 0 | 0 | 707 | 0 | 0 | 0 | 0 | 0 | 0 |  |  | 5 | 0.0793
2020-01-12 | A56405 | 1 | 중탄소 | 42CRMO4MS | TUNDISH교체 | Al 탈산 | B | 35 | 56 | 53000 | 88.48 | B | B | B |  | 1 | 1 |  | 1530 | 1529 | 7300 |  |  | 7300 | 83.41 | 10 | 87520 | 1617 |  | Y | 48 | 41 | [7 empty] | 이호남 | 2 |  | Y |  |  |  |  | 103.45 | 12-6 | 311.29 | 0 | A |  | 1624 | 3 | 0.2 | 1584 | 1 | 91 | 34 | 263 | 4:23 | 25 | 25 | 108 | 0 |  | 0 |  |  | AR | 2020-01-12 18:00 | 2020-01-12 18:39 | 37 | 2020-01-12 17:59 | 38 |  |  |  |  | Y |  |  |  | Y | [5 empty] | 252.57 | 0 | [19 empty] | 1.58 |  |  |  | 1.35 | 0 | A | [9 empty] | 1503 | 0 | 60 | 0 | 0 | 0 | 0 | 296 | 0 | 300 | 0 | 0 | 0 | 5 |  |  |  |  | 1
2020-01-12 | B56354 | 2 | 중탄소 | SM45C |  | Si 탈산 | B | 32 | 33 | 51600 | 81.2 | B | B |  | B | 1 |  | 1 | 1540 | 1557 | 4900 |  |  | 4900 | 125.97 | 6 | 38898 | 1616 |  | Y | 40 | 24 | [7 empty] | 최남길 | 2 |  |  |  |  | Y |  | 96.5 | 12-4 | 0 | 170.8 | A |  | 1602 | 1 | 0.21 | 1558 | 1.25 | 65 | 22 | 214 | 3:34 | 15 | 16 | 0 | 0 | 150 | 0 | 0 |  | N2 | 2020-01-12 18:36 | 2020-01-12 19:20 | 44 | 2020-01-12 18:27 | 53 |  |  |  |  | Y |  | Y | Y | [5 empty] | 5 | 0 | 28.85 | [23 empty] | 0.04 | 0.04 | A | [9 empty] | 0 | 0 | 51 | 0 | 0 | 160 | 0 | 873 | 0 | 0 | 0 | 0 | 0 | 5
2020-01-12 | C53904 | 3 | 중탄소 | SM45CB | 연주종료 | Si 탈산 | T | 36 | 82 | 48400 | 86.1 | B | B | B |  | 1 |  | 1 | 1535 | 1577 | 5500 |  |  | 5500 | 44.49 | 45 | 123615 | 1601 |  | Y | 45 | 39 |  |  | C53901 | 05 |  |  |  | 박재승 | 3 |  |  | Y |  | Y |  | 98.2 | 11-6 | 138.96 | 0 | A |  | 1592 | 2 | 0.45 | 1561 | 1 | 68 | 31 | 357 | 5:57 | 7 | 7 | 0 | 0 |  | 0 | 10 |  | N2 | 2020-01-12 19:00 |  | 33 | 2020-01-12 18:50 | 44 |  |  |  |  | Y | [5 empty] | Y |  |  |  | 3.29 | 0 | [23 empty] | 1.42 | 0 | A |  |  | 21.713 | 15.479 | 51.518 | 0.244 | 2.372 | 3.328 | 1826.15 | 0 | 0 | 254 | 0 | 0 | 0 | 0 | 893 | 0 | 0 | 0 | 0 | 0 | 0 |  |  | 2
2020-01-12 | A56406 | 1 | 중탄소 | 42CRMO4MS |  | Al 탈산 | B | 19 | 11 | 53100 | 87.02 | B | B | B |  | 1 | 1 |  | 1530 | 1533 | 6600 |  |  | 6600 | 75.41 | 10 | 87520 | 1604 |  | Y | 47 | 38 | [7 empty] | 이호남 | 2 |  | Y |  |  |  |  | 101.95 | 13-5 | 158.08 | 0 | A |  | 1596 | 3 | 0.19 | 1557 | 0.98 | 64 | 24 | 240 | 4:00 | 25 | 26 | 109 | 0 |  | 0 |  |  | AR | 2020-01-12 19:05 | 2020-01-12 19:46 | 41 | 2020-01-12 19:03 | 43 |  |  |  |  | Y |  |  |  | Y | [5 empty] | 245.64 | 0 | [20 empty] | 1.37 |  |  | 7.96 | 0 | A | [9 empty] | 1482 | 0 | 384 | 34 | 0 | 0 | 0 | 677 | 0 | 550 | 0 | 0 | 0 | 19
2020-01-12 | B56355 | 2 | 중탄소 | SM45C |  | Si 탈산 | B | 29 | 1 | 53600 | 85.68 | B | B |  | B | 1 |  | 1 | 1540 | 1565 | 5400 |  |  | 5400 | 58.31 | 14 | 92610 | 1624 |  | Y | 41 | 27 | [7 empty] | 최남길 | 2 |  |  |  |  | Y |  | 101.3 | 13-7 | 0 | 218.46 | A |  | 1620 | 1 | 0.24 | 1564 | 1.56 | 71 | 19 | 290 | 4:50 | 15 | 16 | 0 | 0 | 150 | 0 | 0 |  | N2 | 2020-01-12 19:48 | 2020-01-12 20:21 | 33 | 2020-01-12 19:37 | 44 |  |  |  |  | Y |  | Y | Y | [5 empty] | 4.3 | 0 | 30.29 | [20 empty] | 1.01 |  |  | 0.09 | 0.09 | A | [9 empty] | 0 | 0 | 34 | 0 | 0 | 172 | 0 | 737 | 0 | 0 | 0 | 0 | 0 | 34 |  |  | 5
2020-01-12 | A56407 | 1 | 중탄소 | 42CRMO4MS |  | Al 탈산 | B | 20 | 28 | 52800 | 94.53 | B | B | B |  | 1 | 1 |  | 1530 | 1537 | 6500 |  |  | 6500 | 61.89 | 12 | 105024 | 1595 |  | Y | 45 | 37 | [7 empty] | 이호남 | 2 |  | Y |  |  |  |  | 104.4 | 13-3 | 281.93 | 0 | A |  | 1604 | 3 | 0.2 | 1566 | 0.79 | 73 | 28 | 238 | 3:58 | 25 | 25 | 110 | 0 |  | 0 |  |  | AR | 2020-01-12 20:10 | 2020-01-12 20:48 | 38 | 2020-01-12 20:08 | 39 |  |  |  |  | Y |  |  |  | Y | [5 empty] | 327.44 | 0 | [23 empty] | 12.66 | 0 | A | [9 empty] | 1422 | 14 | 355 | 34 | 0 | 0 | 0 | 605 | 0 | 560 | 0 | 0 | 0 | 24
2020-01-12 | C53905 | 3 | 중탄소 | SM45C | 연주종료 | Si 탈산 | T | 31 | 78 | 48250 | 85.32 | B | B | B |  | 1 |  | 1 | 1535 | 1530 | 6300 |  |  | 6300 | 91.74 | 25 | 68675 | 1615 |  | Y | 51 | 35 |  |  | C53902 | 05 |  |  |  | 박재승 | 3 |  |  | Y |  | Y |  | 102.8 | 12-1 | 232.79 | 0 | A |  | 1604 | 2 | 0.44 | 1565 | 1.77 | 72 | 30 | 356 | 5:56 | 10 | 11 | 0 | 0 |  | 0 | 10 |  | N2 | 2020-01-12 20:02 |  | 37 | 2020-01-12 19:50 | 49 |  |  |  |  | Y | [5 empty] | Y |  |  |  | 3.35 | 0 | [23 empty] | 1.42 | 0 | A | [9 empty] | 0 | 0 | 188 | 0 | 0 | 0 | 0 | 704 | 0 | 301 | 102 | 0 | 0 | 0 |  |  | 5
2020-01-12 | B56356 | 2 | 중탄소 | SM45C |  | Si 탈산 | B | 6 | 66 | 49900 | 94.88 | B | B |  | B | 1 |  | 1 | 1540 | 1576 | 4800 |  |  | 4800 | 51.83 | 14 | 92610 | 1607 |  | Y | 51 | 23 | [7 empty] | 최남길 | 2 |  |  |  |  | Y |  | 99.1 | 11-10 | 0 | 191.54 | A |  | 1606 | 1 | 0.28 | 1558 | 1.26 | 65 | 25 | 274 | 4:34 | 15 | 16 | 0 | 0 | 150 | 0 | 0 |  | N2 | 2020-01-12 21:03 | 2020-01-12 21:31 | 28 | 2020-01-12 20:54 | 37 |  |  |  |  | Y |  | Y | Y | [5 empty] | 4.5 | 0 | 31.83 | [23 empty] | 0.04 | 0.04 | A | [9 empty] | 0 | 0 | 31 | 0 | 0 | 149 | 0 | 745 | 0 | 0 | 0 | 0 | 0 | 15 |  |  | 5
2020-01-12 | A56408 | 1 | 중탄소 | 42CRMO4MS |  | Al 탈산 | B | 33 | 55 | 51300 | 104.37 | B | B | B |  | 1 | 1 |  | 1530 | 1596 | 5900 |  |  | 5900 | 56.18 | 12 | 105024 | 1607 |  | Y | 50 | 37 | [7 empty] | 이호남 | 2 |  |  | Y |  |  |  | 113.35 | 13-6 | 278.01 | 0 | A |  | 1605 | 3 | 0.2 | 1564 | 0.76 | 71 | 31 | 285 | 4:45 | 25 | 25 | 111 | 0 |  | 0 |  |  | AR | 2020-01-12 21:18 | 2020-01-12 21:55 | 37 | 2020-01-12 21:17 | 38 |  |  |  |  | Y |  |  |  | Y | [5 empty] | 369.93 | 0 | [23 empty] | 19.45 | 0 | A | [9 empty] | 1630 | 0 | 852 | 31 | 0 | 0 | 0 | 596 | 0 | 519 | 0 | 0 | 0 | 30
2020-01-12 | C53906 | 3 | 중탄소 | SM45C | 연주종료 | Si 탈산 | T | 37 | 86 | 46850 | 88.03 | B | B | B |  | 1 |  | 1 | 1535 | 1599 | 5300 |  |  | 5300 | 55.13 | 35 | 96145 | 1626 |  | Y | 41 | 30 |  |  | C53903 | 05 |  |  |  | 박재승 | 3 |  |  | Y |  |  |  | 98.05 | 11-6 | 222.07 | 0 | A |  | 1612 | 2 | 0.44 | 1571 | 1.58 | 78 | 25 | 308 | 5:08 | 10 | 11 | 0 | 0 |  | 0 | 10 |  | N2 | 2020-01-12 21:03 |  | 46 | 2020-01-12 20:42 | 67 |  |  |  |  | Y | [5 empty] | Y |  |  |  | 3.52 | 0 | [23 empty] | 1.42 | 0 | A | [9 empty] | 0 | 0 | 0 | 0 | 0 | 0 | 0 | 511 | 0 | 299 | 36 | 0 | 0 | 0 |  |  | 5
2020-01-12 | C53907 | 3 | 중탄소 | SM45C | 연주종료 | Si 탈산 | T | 10 | 43 | 50300 | 94.82 | B | B | C |  | 1 |  | 1 | 1535 | 1520 | 8700 |  |  | 8700 | 70.38 | 45 | 123615 | 1625 |  | Y | 60 | 46 |  |  | C53904 | 05 |  |  |  | 박재승 | 3 |  |  | Y |  | Y |  | 95.9 | 12-1 | 211.41 | 0 | A |  | 1621 | 2 | 0.46 | 1564 | 2.11 | 71 | 15 | 386 | 6:26 | 10 | 10 | 0 | 0 |  | 0 | 9 |  | N2 | 2020-01-12 22:17 |  | 41 | 2020-01-12 22:08 | 50 |  |  |  |  | Y | [5 empty] | Y |  |  |  | 3.77 | 0 | [23 empty] | 0 | 0 | A | [9 empty] | 0 | 0 | 274 | 0 | 0 | 0 | 0 | 401 | 0 | 300 | 0 | 0 | 0 | 0 |  |  | 5
2020-01-12 | A56409 | 1 | 중탄소 | 42CRMO4MS |  | Al 탈산 | B | 5 | 3 | 53000 | 98.6 | B | B | C |  | 1 | 1 |  | 1530 | 1573 | 6900 |  |  | 6900 | 65.7 | 12 | 105024 | 1593 | 365 | Y | 56 | 42 | [7 empty] | 이호남 | 2 |  |  | Y |  |  |  | 106.8 | 14-2 | 233.74 | 0 | A |  | 1593 | 3 | 0.2 | 1556 | 0.88 | 63 | 25 | 274 | 4:34 | 25 | 25 | 112 | 0 |  | 0 |  |  | AR | 2020-01-12 22:32 | 2020-01-12 23:11 | 39 | 2020-01-12 22:31 | 40 |  |  |  |  | Y |  |  |  | Y | [5 empty] | 276.22 | 0 | [20 empty] | 1.48 |  |  | 30.56 | 0 | A | [9 empty] | 1572 | 0 | 584 | 21 | 0 | 0 | 0 | 774 | 0 | 671 | 0 | 0 | 0 | 29
2020-01-12 | B56357 | 2 | 중탄소 | SM45C |  | Si 탈산 | B | 35 | 57 | 0 | 89.7 | B | B |  | C | 1 |  | 1 | 1540 | 1545 | 5600 |  |  | 5600 | 60.47 | 14 | 92610 | 1606 |  | Y | 42 | 30 | [7 empty] | 최남길 | 2 |  |  |  |  | Y |  | 144 |  | 0 | 273.36 | A |  | 1606 | 1 | 0.2 | 1556 | 1.22 | 63 | 26 | 271 | 4:31 | 15 | 16 | 0 | 0 |  | 0 | 0 |  | N2 | 2020-01-12 22:25 | 2020-01-12 22:47 | 22 | 2020-01-12 22:13 | 34 |  |  |  |  | Y |  | Y | Y | [6 empty] | 0 | 13.2 | [23 empty] | 0.24 | 0.24 | A | [9 empty] | 0 | 0 | 26 | 0 | 0 | 177 | 0 | 826 | 0 | 0 | 0 | 0 | 0 | 10 |  |  | 5
2020-01-12 | C53908 | 3 | 중탄소 | SM48C | 연주종료 | Al 탈산 | T | 36 | 83 | 47450 | 82.2 | B | C | C |  | 1 |  | 1 | 1535 | 1594 | 4800 |  |  | 4800 | 72.81 | 24 | 65928 | 1617 |  | Y | 42 | 32 |  |  |  | 05 |  |  |  |  | 2 |  |  |  |  | Y |  | 102.8 | 12-1 | 185.89 | 0 | A |  | 1602 | 2 | 0.49 | 1558 | 1.52 | 67 | 26 | 394 | 6:34 | 10 | 10 | 0 | 0 |  | 0 | 12 |  | N2 | 2020-01-12 23:21 |  | 42 | 2020-01-12 23:10 | 53 |  |  |  |  | Y | [5 empty] | Y |  |  |  | 4.22 | 0 | [23 empty] | 0 | 0 | A | [9 empty] | 0 | 0 | 374 | 0 | 0 | 0 | 0 | 401 | 0 | 299 | 0 | 0 | 0 | 91 |  |  | 5
2020-01-12 | B56358 | 2 | 중탄소 | SM45C |  | Si 탈산 | B | 32 | 34 | 52000 | 87.13 | C | C |  | C | 1 |  | 1 | 1540 | 1524 | 6500 |  |  | 6500 | 65.51 | 15 | 99225 | 1626 |  | Y | 38 | 34 | [7 empty] | 고승만 | 2 |  |  |  |  | Y |  | 96.6 | 12-4 | 233.86 | 0 | A |  | 1613 | 1 | 0.23 | 1559 | 1.34 | 66 | 25 | 202 | 3:22 | 15 | 16 | 0 | 0 |  | 0 | 0 |  | N2 | 2020-01-12 23:31 | 2020-01-12 23:58 | 27 | 2020-01-12 23:17 | 41 |  |  |  |  | Y |  | Y | Y | [5 empty] | 5 | 0 | 14.51 | [23 empty] | 0.15 | 0.15 | A | [9 empty] | 0 | 0 | 0 | 0 | 0 | 159 | 0 | 648 | 0 | 406 | 0 | 0 | 0 | 40
2020-01-12 | A56410 | 1 | 중탄소 | 42CRMO4MS |  | Al 탈산 | B | 19 | 12 | 52800 | 80.68 | C | C | C |  | 1 | 1 |  | 1530 | 1554 | 5800 |  |  | 5800 | 66.27 | 10 | 87520 | 1602 |  | Y | 41 | 11 | [7 empty] | 박안희 | 2 |  | Y | N |  |  |  | 103.15 | 13-6 | 231.26 | 0 | A |  | 1591 | 3 | 0.3 | 1556 | 0.97 | 63 | 20 | 254 | 4:14 | 25 | 26 | 113 | 0 |  | 0 |  |  | AR | 2020-01-12 23:32 | 2020-01-13 00:17 | 44 | 2020-01-12 23:30 | 47 |  |  |  |  | Y |  |  |  | Y | [5 empty] | 254.67 | 0 | [23 empty] | 3.32 | 0 | A | [9 empty] | 1553 | 18 | 850 | 18 | 0 | 0 | 0 | 522 | 0 | 448 | 0 | 0 | 0 | 24
2020-01-12 | B56359 | 2 | 중탄소 | SM45C |  | Si 탈산 | B | 29 | 2 | 55000 | 86.88 | C | C |  | C | 1 |  | 1 | 1540 | 1534 | 6500 |  |  | 6500 | 66.84 | 15 | 97245 | 1607 |  | Y | 41 | 34 | [7 empty] | 고승만 | 2 |  |  |  |  | Y |  | 101.3 | 13-6 | 214.62 | 0 | A |  | 1604 | 1 | 0.24 | 1561 | 1.26 | 68 | 16 | 158 | 2:38 | 15 | 16 | 0 | 0 |  | 0 | 0 |  | N2 | 2020-01-13 00:39 | 2020-01-13 01:13 | 33 | 2020-01-13 00:27 | 46 |  |  |  |  | Y |  | Y | Y | [5 empty] | 4 | 0 | 13.94 | [23 empty] | 0 | 0 | A | [9 empty] | 0 | 0 | 0 | 0 | 0 | 196 | 0 | 502 | 0 | 406 | 0 | 0 | 0 | 53
2020-01-12 | C53909 | 3 | 중탄소 | SM48C | 연주종료 | Al 탈산 | T | 31 | 79 | 47800 | 83.07 | C | C | C |  | 1 |  | 1 | 1535 | 1562 | 5600 |  |  | 5600 | 42.47 | 48 | 131856 | 1598 |  | Y | 42 | 38 |  |  |  | 05 |  |  |  |  | 2 |  | Y |  |  | Y |  | 101.3 | 11-10 | 241.92 | 0 | A |  | 1595 | 2 | 0.43 | 1553 | 1.35 | 62 | 24 | 337 | 5:37 | 10 | 10 | 0 | 0 |  | 0 | 10 |  | N2 | 2020-01-13 00:36 |  | 30 | 2020-01-13 00:26 | 41 |  |  |  |  | Y | [5 empty] | Y |  |  |  | 4.79 | 0 | [23 empty] | 0 | 0 | A | [9 empty] | 0 | 0 | 418 | 0 | 0 | 0 | 0 | 399 | 0 | 200 | 0 | 0 | 0 | 97 |  |  | 5
2020-01-12 | A56411 | 1 | 중탄소 | 42CRMO4MS |  | Al 탈산 | B | 20 | 29 | 51600 | 82.4 | C | C | C |  | 1 | 1 |  | 1530 | 1522 | 6200 |  |  | 6200 | 59.03 | 12 | 105024 | 1593 |  | Y | 44 | 34 | [7 empty] | 박안희 | 2 |  | Y |  |  |  |  | 100.7 | 12-9 | 322.97 | 0 | A |  | 1593 | 3 | 0.21 | 1555 | 1.03 | 62 | 25 | 257 | 4:17 | 25 | 26 | 114 | 0 |  | 0 |  |  | AR | 2020-01-13 00:55 | 2020-01-13 01:20 | 25 | 2020-01-13 00:53 | 27 |  |  |  |  | Y |  |  |  | Y | [5 empty] | 277.99 | 0 | [20 empty] | 1.44 |  |  | 5.6 | 0 | A | [9 empty] | 1499 | 18 | 825 | 41 | 0 | 0 | 0 | 522 | 0 | 448 | 0 | 0 | 0 | 20
2020-01-12 | B56360 | 2 | 중탄소 | SM45C |  | Si 탈산 | B | 6 | 67 | 49550 | 82.82 | C | C |  | C | 1 |  | 1 | 1540 | 1545 | 5000 |  |  | 5000 | 55.09 | 14 | 90762 | 1617 |  | Y | 36 | 26 | [7 empty] | 고승만 | 2 |  |  |  |  | Y |  | 95.85 | 11-7 | 170.18 | 0 | A |  | 1608 | 1 | 0.25 | 1553 | 1.47 | 60 | 21 | 205 | 3:25 | 15 | 16 | 0 | 0 |  | 0 | 0 |  | N2 | 2020-01-13 01:43 | 2020-01-13 02:18 | 35 | 2020-01-13 01:27 | 51 |  |  |  |  | Y |  | Y | Y | [5 empty] | 5 | 0 | 12.6 | [23 empty] | 0.21 | 0.21 | A | [9 empty] | 0 | 0 | 210 | 0 | 0 | 157 | 0 | 500 | 0 | 205 | 0 | 0 | 0 | 30
2020-01-12 | C53910 | 3 | 중탄소 | SM48CZ | 연주종료 | Al 탈산 | T | 37 | 87 | 47250 | 76.22 | C | C | C |  | 1 |  | 1 | 1535 | 1577 | 5300 |  |  | 5300 | 77.18 | 25 | 68675 | 1611 |  | Y | 42 | 32 |  |  |  | 05 |  |  |  |  | 2 |  | Y |  |  | Y |  | 97.75 | 11-5 | 157.24 | 0 | A |  | 1597 | 2 | 0.43 | 1558 | 1.63 | 66 | 23 | 348 | 5:48 | 10 | 10 | 0 | 0 |  | 0 | 10 |  | AR | 2020-01-13 01:44 |  | 30 | 2020-01-13 01:34 | 40 |  |  |  |  | Y | [5 empty] | Y |  |  |  | 4.48 | 0 | [23 empty] | 0 | 0 | A | [9 empty] | 108 | 0 | 314 | 0 | 0 | 0 | 0 | 395 | 0 | 200 | 0 | 0 | 0 | 79 |  |  | 5
2020-01-12 | A56412 | 1 | 중탄소 | 42CRMO4MS | TUNDISH교체전 | Al 탈산 | B | 33 | 56 | 50700 | 83.02 | C | C | C |  | 1 | 1 |  | 1530 | 1548 | 6300 |  |  | 6300 | 74.68 | 10 | 84361 | 1589 |  | Y | 42 | 36 | [7 empty] | 박안희 | 2 |  | Y |  |  |  |  | 111.95 | 13-5 | 205.44 | 0 | A |  | 1589 | 3 | 0.21 | 1556 | 0.85 | 63 | 24 | 248 | 4:08 | 25 | 26 | 115 | 0 |  | 0 |  |  | AR | 2020-01-13 02:03 | 2020-01-13 02:26 | 23 | 2020-01-13 02:01 | 25 |  |  |  |  | Y |  |  |  | Y | [5 empty] | 307.87 | 0 | [23 empty] | 3.82 | 0 | A | [9 empty] | 1650 | 29 | 903 | 30 | 0 | 0 | 0 | 823 | 0 | 690 | 0 | 0 | 0 | 40
2020-01-12 | B56361 | 2 | 중탄소 | SM45C |  | Si 탈산 | B | 35 | 58 | 53100 | 91.4 | C | C |  | C | 1 |  | 1 | 1540 | 1544 | 5800 |  |  | 5800 | 63.9 | 14 | 90762 | 1614 |  | Y | 36 | 30 | [7 empty] | 고승만 | 2 |  |  |  |  | Y |  | 97.2 | 11-10 | 254.67 | 0 | A |  | 1610 | 1 | 0.24 | 1555 | 1.28 | 62 | 22 | 213 | 3:33 | 15 | 16 | 0 | 0 |  | 0 | 0 |  | N2 | 2020-01-13 02:50 | 2020-01-13 03:22 | 32 | 2020-01-13 02:31 | 52 |  |  |  |  | Y |  | Y | Y | [5 empty] | 4 | 0 | 12.75 | [23 empty] | 0.15 | 0.15 | A | [9 empty] | 0 | 0 | 0 | 0 | 0 | 182 | 0 | 504 | 0 | 199 | 0 | 0 | 0 | 18
2020-01-12 | C53911 | 3 | 중탄소 | SM48CZ | TUNDISH교체전 | Al 탈산 | T | 10 | 44 | 50200 | 77.6 | C | C | C |  | 1 |  | 1 | 1535 | 1587 | 5400 |  |  | 5400 | 54.61 | 36 | 98892 | 1606 |  | Y | 43 | 33 |  |  |  | 05 |  |  |  |  | 2 |  | Y |  |  | Y |  | 101.45 | 12-7 | 121.89 | 0 | A |  | 1596 | 2 | 0.44 | 1549 | 1.74 | 57 | 14 | 340 | 5:40 | 10 | 10 | 0 | 0 |  | 0 | 7 |  | AR | 2020-01-13 02:46 |  | 32 | 2020-01-13 02:39 | 40 |  |  |  |  | Y | [5 empty] | Y |  |  |  | 5.22 | 0 | [23 empty] | 0 | 0 | A | [9 empty] | 68 | 0 | 313 | 0 | 0 | 0 | 0 | 508 | 0 | 201 | 82 | 0 | 0 | 71 |  |  | 5
2020-01-12 | A56413 | 1 | 저탄소 | BP-SCR420H1V | TUNDISH교체 | Al 탈산 | B | 5 | 4 | 52900 | 75.32 | C | C | C |  | 1 | 1 |  | 1540 | 1615 | 5800 |  |  | 5800 | 57.12 | 12 | 101532 | 1643 |  | Y | 42 | 36 | [7 empty] | 박안희 | 2 |  | Y |  |  |  |  | 111.75 | 14-7 | 0 | 221.78 | A |  | 1643 | 3 | 0.22 | 1607 | 1.06 | 98 | 39 | 263 | 4:23 | 13 | 21 | 116 | 0 |  | 0 |  |  | N2 | 2020-01-13 02:56 | 2020-01-13 03:59 | 63 | 2020-01-13 02:55 | 64 |  |  |  |  | Y |  |  |  | Y | [5 empty] | 0 | 314.2 | [19 empty] | 1.97 |  |  |  | 67.95 | 1.86 | A | [9 empty] | 1012 | 689 | 0 | 39 | 0 | 0 | 0 | 553 | 0 | 518 | 0 | 0 | 0 | 30 |  |  |  |  | 1
2020-01-12 | B56362 | 2 | 중탄소 | SM45C |  | Si 탈산 | B | 32 | 35 | 52050 | 76.18 | C | C |  | C | 1 |  | 1 | 1540 | 1556 | 5300 |  |  | 5300 | 54.5 | 15 | 97245 | 1617 |  | Y | 33 | 27 | [7 empty] | 고승만 | 2 |  |  |  |  | Y |  |  |  | 214.8 | 0 | A |  | 1612 | 1 | 0.25 | 1559 | 1.29 | 66 | 25 | 269 | 4:29 | 15 | 16 | 0 | 0 |  | 0 | 0 |  | N2 | 2020-01-13 03:36 | 2020-01-13 04:21 | 45 | 2020-01-13 03:26 | 55 |  |  |  |  | Y |  | Y | Y | [5 empty] | 4.3 | 0 | 11.89 | [23 empty] | 0.19 | 0.19 | A | [9 empty] | 0 | 0 | 243 | 0 | 0 | 193 | 0 | 500 | 0 | 206 | 0 | 0 | 0 | 40
2020-01-12 | C53912 | 3 | 중탄소 | AE4140W |  | Al 탈산 | I | 36 | 84 | 47900 | 89.62 | C | C | C |  | 1 |  | 1 | 1560 | 1615 | 6300 |  |  | 6300 | 75.63 | 9 | 83300 | 1656 |  | INGOT | 42 | 35 |  |  |  | 05 |  |  |  |  | 0 |  | Y |  |  | Y |  | 90.15 | 10-8 | 216.79 | 0 | A |  | 1641 | 2 | 0.41 | 1578 | 1.62 | 83 |  | 353 | 5:53 | 20 | 20 | 0 | 0 |  | 0 | 8 |  | AR | 2020-01-13 04:02 |  | 21 | 2020-01-13 03:54 | [5 empty] | Y | [5 empty] | N |  |  |  | 6.59 | 0 | [18 empty] | 1 |  |  |  |  | 0 | 0 | A | [9 empty] | 1271 | 0 | 757 | 0 | 0 | 0 | 0 | 851 | 0 | 301 | 0 | 0 | 0 | 45
2020-01-12 | A56414 | 1 | 저탄소 | BP-SCR420H1V |  | Al 탈산 | B | 19 | 13 | 52500 | 98.12 | C | C | C |  | 1 | 1 |  | 1540 | 1583 | 5000 |  |  | 5000 | 59.09 | 10 | 84610 | 1629 |  | Y | 41 | 30 | [7 empty] | 박안희 | 2 |  | Y |  |  |  |  | 93.15 | 12-4 | 0 | 290.36 | A |  | 1629 | 3 | 0.24 | 1590 | 1.18 | 81 | 34 | 306 | 5:06 | 13 | 17 | 117 | 0 |  | 0 |  |  | N2 | 2020-01-13 04:04 | 2020-01-13 05:00 | 56 | 2020-01-13 04:02 | 58 | [8 empty] | Y | [5 empty] | 0 | 303.83 | [23 empty] | 0 | 1.9 | A | [9 empty] | 937 | 391 | 0 | 24 | 0 | 0 | 0 | 296 | 0 | 299 | 0 | 0 | 0 | 15
2020-01-12 | B56363 | 2 | 중탄소 | SM45C |  | Si 탈산 | B | 29 | 3 | 54500 | 77.25 | C | C |  | C | 1 |  | 1 | 1540 | 1556 | 5400 |  |  | 5400 | 52.06 | 16 | 103728 | 1625 |  | Y | 33 | 28 | [7 empty] | 고승만 | 2 |  |  |  |  | Y |  | 95.5 | 12-9 | 181.14 | 0 | A |  | 1614 | 1 | 0.25 | 1571 | 1.23 | 78 | 26 | 165 | 2:45 | 15 | 16 | 0 | 0 |  | 0 | 0 |  | N2 | 2020-01-13 04:35 | 2020-01-13 05:22 | 47 | 2020-01-13 04:26 | 56 |  |  |  |  | Y |  | Y | Y | [6 empty] | 0 | 13 | [23 empty] | 0.13 | 0.13 | A | [9 empty] | 0 | 0 | 176 | 0 | 0 | 185 | 0 | 507 | 0 | 207 | 0 | 0 | 0 | 40
2020-01-12 | C53913 | 3 | 중탄소 | KFMN425VM | 연주시작 | Si 탈산 | T | 31 | 80 | 48300 | 101.05 | C | C | C |  | 1 |  | 1 | 1535 | 1552 | 9100 |  |  | 9100 | 95.24 | 35 | 95550 | 1651 |  | Y | 56 | 53 | [8 empty] | 2 |  |  |  |  | Y |  | 101.5 | 11-10 | 0 | 381.52 | A |  | 1647 | 2 | 0.43 | 1596 | 1.38 | 92 | 39 | 569 | 9:29 | 10 | 10 | 0 | 0 |  | 0 | 9 |  | N2 | 2020-01-13 05:36 |  | 21 | 2020-01-13 05:27 | 30 |  |  |  |  | Y | [5 empty] | N |  |  |  | 5.23 | 0 | [23 empty] | 1.22 | 0 | A | [9 empty] | 262 | 0 | 882 | 61 | 0 | 0 | 0 | 405 | 0 | 0 | 0 | 0 | 0 | 8 |  |  | 9 |  | 1
2020-01-12 | A56415 | 1 | 저탄소 | BP-SCR420H1V |  | Al 탈산 | B | 20 | 30 | 51100 | 84.17 | C | C | C |  | 1 | 1 |  | 1540 | 1553 | 5700 |  |  | 5700 | 67.37 | 10 | 84610 | 1619 |  | Y | 42 | 32 | [7 empty] | 박안희 | 2 |  | Y |  |  |  |  | 101.6 | 12-10 | 0 | 325.6 | A |  | 1619 | 3 | 0.24 | 1576 | 1.05 | 67 | 33 | 360 | 6:00 | 13 | 18 | 118 | 0 |  | 0 |  |  | N2 | 2020-01-13 05:23 | 2020-01-13 05:52 | 30 | 2020-01-13 05:21 | 31 | [8 empty] | Y | [5 empty] | 0 | 327.39 | [23 empty] | 0 | 17.92 | A | [9 empty] | 266 | 1284 | 0 | 59 | 0 | 0 | 0 | 299 | 0 | 298 | 0 | 0 | 0 | 21
2020-01-12 | B56364 | 2 | 중탄소 | SM45C |  | Si 탈산 | B | 6 | 68 | 49750 | 87.68 | C | C |  | C | 1 |  | 1 | 1540 | 1547 | 6000 |  |  | 6000 | 57.84 | 16 | 103728 | 1625 |  | Y | 39 | 32 | [7 empty] | 고승만 | 2 |  |  |  |  | Y |  | 97.95 | 11-9 | 180.8 | 0 | A |  | 1608 | 1 | 0.24 | 1558 | 1.26 | 65 | 27 | 212 | 3:32 | 15 | 16 | 0 | 0 |  | 0 | 0 |  | N2 | 2020-01-13 05:46 | 2020-01-13 06:23 | 36 | 2020-01-13 05:32 | 51 |  |  |  |  | Y |  | Y | Y | [6 empty] | 0 | 11.56 | [23 empty] | 0.22 | 0.22 | A | [9 empty] | 0 | 0 | 198 | 0 | 0 | 157 | 0 | 500 | 0 | 308 | 0 | 0 | 0 | 22
2020-01-12 | A56416 | 1 | 저탄소 | BP-SCR420H1V |  | Al 탈산 | B | 33 | 57 | 51000 | 76.42 | C | C | A |  | 1 | 1 |  | 1540 | 1566 | 6300 |  |  | 6300 | 62.05 | 12 | 101532 | 1611 |  | Y | 43 | 36 | [7 empty] | 박안희 | 2 |  |  | Y |  |  |  | 113.55 | 13-6 | 0 | 241.35 | A |  | 1611 | 3 | 0.22 | 1576 | 1.09 | 67 | 29 | 299 | 4:59 | 13 | 18 | 119 | 0 |  | 0 |  |  | N2 | 2020-01-13 06:22 | 2020-01-13 06:48 | 26 | 2020-01-13 06:20 | 28 |  |  |  |  | Y |  |  |  | Y | [5 empty] | 0 | 234.67 | [23 empty] | 0 | 19.02 | A | [9 empty] | 1158 | 640 | 253 | 56 | 0 | 0 | 0 | 1029 | 0 | 668 | 0 | 0 | 0 | 26
2020-01-12 | C53914 | 3 | 중탄소 | KFMN425VM | 연주종료 | Si 탈산 | T | 37 | 88 | 47300 | 99.18 | C | A | A |  | 1 |  | 1 | 1535 | 1549 | 7700 |  |  | 7700 | 90.98 | 31 | 84630 | 1633 |  | Y | 60 | 44 | 인고트 5톤처리 | [7 empty] | 2 |  |  |  |  | Y |  | 98.05 | 11-5 | 0 | 153.7 | A |  | 1624 | 2 | 0.43 | 1568 | 2 | 64 | 29 | 451 | 7:31 | 10 | 11 | 0 | 0 |  | 0 | 11 |  | N2 | 2020-01-13 06:48 |  | 15 | 2020-01-13 06:37 | 26 |  |  |  |  | Y | [5 empty] | N |  |  | 5 | 0.6 | 5.77 | [23 empty] | 0 | 0 | A | [9 empty] | 200 | 0 | 1047 | 0 | 0 | 0 | 0 | 393 | 0 | 0 | 0 | 0 | 0 | 11 |  |  | 7
2020-01-12 | B56365 | 2 | 중탄소 | SM45C |  | Si 탈산 | B | 35 | 59 | 53200 | 112.02 | C | A |  | A | 1 |  | 1 | 1540 | 1554 | 5500 |  |  | 5500 | 53.02 | 16 | 103728 | 1624 |  | Y | 41 | 32 | [7 empty] | 고승만 | 2 |  |  |  |  | Y |  | 101.6 | 12-4 | 259.04 | 0 | A |  | 1598 | 1 | 0.24 | 1546 | 1.13 | 53 | 20 | 205 | 3:25 | 15 | 16 | 0 | 0 |  | 0 | 0 |  | N2 | 2020-01-13 07:14 | 2020-01-13 07:24 | 11 | 2020-01-13 06:42 | 43 |  |  |  |  | Y |  | Y | Y | [5 empty] | 5 | 0 | 11.17 | [23 empty] | 0.16 | 0.16 | A | [9 empty] | 0 | 0 | 217 | 0 | 0 | 230 | 0 | 693 | 0 | 406 | 0 | 0 | 0 | 25
2020-01-13 | A56417 | 1 | 저탄소 | BP-SCR420H1V |  | Al 탈산 | B | 32 | 36 | 51600 | 70.7 | A | A | A |  | 1 | 1 |  | 1540 | 1561 | 6100 |  |  | 6100 | 60.08 | 12 | 101532 | 1616 |  | Y | 42 | 36 | A56413 ,14 두히트 잔강처리함. |  | A56414 |  |  |  |  | 정용태 | 3 |  | Y |  |  |  |  | 108.3 | 13-6 | 0 | 291.25 | A |  | 1616 | 3 | 0.21 | 1584 | 1.1 | 75 | 39 | 281 | 4:41 | 13 | 17 | 120 | 0 |  | 0 |  |  | N2 | 2020-01-13 07:18 | 2020-01-13 07:49 | 31 | 2020-01-13 07:18 | 31 | [8 empty] | Y | [5 empty] | 0 | 207.82 | [23 empty] | 0 | 20.08 | A | [9 empty] | 653 | 984 | 0 | 0 | 0 | 0 | 0 | 445 | 0 | 299 | 0 | 0 | 0 | 10
2020-01-13 | C53915 | 3 | 중탄소 | KFMN425VM | 연주종료 | Si 탈산 | T | 10 | 45 | 50800 | 87.73 | A | A | A |  | 1 |  | 1 | 1535 | 1581 | 6200 |  |  | 6200 | 63.09 | 36 | 98280 | 1611 |  | Y | 43 | 37 | [7 empty] | 도주용 | 2 |  | N |  |  | Y | 4 | 93.25 | 11-8 | 0 | 170.97 | A |  | 1616 | 2 | 0.44 | 1559 | 1.78 | 55 | 18 | 405 | 6:45 | 10 | 10 | 0 | 0 |  | 0 | 13 |  | N2 | 2020-01-13 07:46 |  | 18 | 2020-01-13 07:32 | 32 |  |  |  |  | Y | [5 empty] | N |  |  | 6 | 5.7 | 0 | [23 empty] | 0.01 | 0 | A | [9 empty] | 0 | 127 | 0 | 1107 | 0 | 0 | 0 | 401 | 0 | 0 | 0 | 0 | 0 | 0 |  |  | 7
2020-01-13 | B56366 | 2 | 중탄소 | SM45C |  | Si 탈산 | B | 5 | 5 | 54000 | 90.37 | A | A |  | A | 1 |  | 1 | 1540 | 1535 | 6500 |  |  | 6500 | 62.66 | 16 | 103728 | 1636 |  | Y | 43 | 36 | [7 empty] | 임현진 | 2 |  |  |  |  | Y |  | 99.8 | 13-4 | 307.96 | 0 | A |  | 1612 | 1 | 0.26 | 1562 | 1.32 | 69 | 26 | 202 | 3:22 | 15 | 16 | 0 | 0 |  | 0 | 0 |  | N2 | 2020-01-13 07:54 | 2020-01-13 08:23 | 29 | 2020-01-13 07:40 | 43 |  |  |  |  | Y |  | Y | Y | [5 empty] | 5 | 0 | 21.13 | [23 empty] | 0.16 | 0.16 | A | [9 empty] | 0 | 0 | 581 | 0 | 0 | 170 | 0 | 701 | 0 | 359 | 0 | 0 | 0 | 29 |  |  | 5
2020-01-13 | A56418 | 1 | 저탄소 | BP-SCR420H1V |  | Al 탈산 | B | 19 | 14 | 52700 | 75.33 | A | A | A |  | 1 | 1 |  | 1540 | 1555 | 5700 |  |  | 5700 | 56.14 | 12 | 101532 | 1624 |  | Y | 40 | 37 |  |  | A56415 |  |  |  |  | 정용태 | 3 |  | Y |  |  |  |  | 99.45 | 13-1 | 0 | 215.37 | A |  | 1624 | 3 | 0.2 | 1579 | 1.32 | 70 | 34 | 281 | 4:41 | 13 | 19 | 121 | 0 |  | 0 |  |  | N2 | 2020-01-13 08:22 | 2020-01-13 08:49 | 27 | 2020-01-13 08:21 | 28 |  |  |  |  | Y |  |  |  | Y | [5 empty] | 0 | 258.74 | [23 empty] | 0.48 | 28.41 | A | [9 empty] | 344 | 1040 | 0 | 29 | 0 | 0 | 0 | 642 | 0 | 546 | 0 | 0 | 0 | 18
2020-01-13 | C53916 | 3 | 중탄소 | SM45C |  | Si 탈산 | B | 36 | 85 | 47950 | 93.75 | A | A |  | A | 1 |  | 1 | 1535 | 1557 | 7200 |  |  | 7200 | 75.84 | 14 | 94942 | 1635 |  | Y | 61 | 40 | [15 empty] | 103.95 | 12-1 | 240.26 | 44.23 | A |  | 1604 | 1 | 0.28 | 1556 | 2 | 63 | 19 | 253 | 4:13 | 15 | 14 | 0 | 0 |  | 0 | 0 |  | N2 | 2020-01-13 08:50 | 2020-01-13 09:24 | 34 | 2020-01-13 08:41 | 43 |  |  |  |  | Y |  | Y | Y | [5 empty] | 4.5 | 0 | 13.62 | [23 empty] | 0.1 | 0.1 | A | [9 empty] | 0 | 0 | 440 | 0 | 0 | 0 | 0 | 794 | 0 | 0 | 0 | 0 | 0 | 60
2020-01-13 | B56367 | 2 | 중탄소 | KFMN425VM | TUNDISH교체전 | Si 탈산 | T | 29 | 4 | 54300 | 86.47 | A | A | A |  | 1 |  | 1 | 1540 | 1536 | 7100 |  |  | 7100 | 81.27 | 32 | 87360 | 1637 |  | Y | 42 | 37 | [7 empty] | 임현진 | 2 | [6 empty] | 101.25 | 13-6 | 0.04 | 305.76 | A |  | 1615 | 2 | 0.44 | 1565 | 1.47 | 61 | 24 | 406 | 6:46 | 10 | 10 | 0 | 0 |  | 0 | 10 |  | N2 | 2020-01-13 08:57 |  | 7 | 2020-01-13 08:47 | 17 |  |  |  |  | Y | [5 empty] | N |  |  | 4 | 6.51 | 0 | [23 empty] | 0.01 | 0 | A | [9 empty] | 229 | 0 | 490 | 0 | 0 | 138 | 0 | 1568 | 0 | 310 | 0 | 0 | 0 | 14 |  |  | 7
2020-01-13 | A56419 | 1 | 저탄소 | BP-SCR420H1V |  | Al 탈산 | B | 20 | 31 | 52100 | 75.67 | A | A | A |  | 1 | 1 |  | 1540 | 1553 | 5600 |  |  | 5600 | 66.19 | 10 | 84610 | 1611 | 362 | Y | 41 | 36 |  |  | A56416 |  |  |  |  | 정용태 | 3 |  | Y |  |  |  |  | 108.45 | 13-7 | 0 | 332.45 | A |  | 1611 | 3 | 0.23 | 1575 | 1.09 | 66 | 33 | 304 | 5:04 | 13 | 19 | 122 | 0 |  | 0 |  |  | N2 | 2020-01-13 09:35 | 2020-01-13 09:47 | 12 | 2020-01-13 09:33 | 14 |  |  |  |  | Y |  |  |  | Y | [5 empty] | 0 | 254.36 | [23 empty] | 0 | 0.04 | A | [9 empty] | 1018 | 731 | 0 | 44 | 0 | 0 | 0 | 298 | 0 | 295 | 0 | 0 | 0 | 9
2020-01-13 | C53917 | 3 | 저탄소 | 18CRNIMO7HI |  | Al 탈산 | I | 31 | 81 | 47500 | 141.73 | A | A |  | A | 1 |  | 1 | 1560 | 1594 | 11200 |  |  | 11200 | 133.33 | 21 | 84000 | 1683 |  | INGOT | 96 | 72 | [7 empty] | 도주용 | [6 empty] | 6 | 94.5 | 11-3 | 27.94 | 392.23 | A |  | 1663 | 1 | 0.74 | 1595 | 1.62 | 89 |  | 265 | 4:25 | 25 | 24 | 0 | 0 |  | 0 | 0 |  | N2 | 2020-01-13 10:46 |  | 27 | 2020-01-13 10:36 | [5 empty] | Y | [8 empty] | 5.6 | 0 | 25.37 | [18 empty] | 1 |  |  |  |  | 0 | 0 | A |  |  | 13.073 | 24.234 | 52.387 | 0.397 | 4.007 | 2.161 | 1569.89 | 755 | 1699 | 68 | 477 | 0 | 0 | 0 | 2105 | 0 | 300 | 0 | 0 | 0 | 18
2020-01-13 | B56368 | 2 | 중탄소 | SM45C |  | Si 탈산 | B | 6 | 69 | 49700 | 92.38 | A | A |  | A | 1 |  | 1 | 1540 | 1527 | 6400 |  |  | 6400 | 69.48 | 12 | 92108 | 1606 |  | Y | 42 | 34 |  |  | C53914 | 05 |  |  |  | 임현진 | 2 |  |  |  |  | Y |  | 102.1 | 12-2 | 256.8 | 0 | A |  | 1599 | 1 | 0.13 | 1549 | 1.11 | 56 | 20 | 521 | 8:41 | 15 | 14 | 0 | 0 | 88 | 0 | 0 |  | N2 | 2020-01-13 10:05 | 2020-01-13 10:26 | 22 | 2020-01-13 09:51 | 35 | [6 empty] | Y | Y | [6 empty] | 0 | 14.84 | [23 empty] | 0.13 | 0.13 | A | [9 empty] | 0 | 0 | 501 | 0 | 0 | 26 | 0 | 811 | 0 | 252 | 101 | 0 | 0 | 0 |  |  | 5
2020-01-13 | A56420 | 1 | 저탄소 | BP-SCR420H1V |  | Al 탈산 | B | 33 | 58 | 50400 | 72.47 | A | A | A |  | 1 | 1 |  | 1540 | 1585 | 4900 |  |  | 4900 | 48.26 | 12 | 101532 | 1621 |  | Y | 40 | 30 |  |  | A56417 |  |  |  |  | 정용태 | 3 |  | Y |  |  |  |  | 110.05 | 13-2 | 0 | 306.78 | A |  | 1621 | 3 | 0.2 | 1575 | 1.28 | 66 | 34 | 329 | 5:29 | 13 | 18 | 123 | 0 |  | 0 |  |  | N2 | 2020-01-13 10:40 | 2020-01-13 10:51 | 11 | 2020-01-13 10:40 | 11 |  |  |  |  | Y |  |  |  | Y | [5 empty] | 0 | 19.74 | [23 empty] | 0 | 1.26 | A | [9 empty] | 1173 | 379 | 0 | 31 | 0 | 0 | 0 | 797 | 0 | 447 | 0 | 0 | 0 | 23
2020-01-13 | B56369 | 2 | 중탄소 | SM45C |  | Si 탈산 | B | 35 | 60 | 53250 | 95.52 | A | A | A |  | 1 | 1 |  | 1540 | 1536 | 7100 |  |  | 7100 | 69.73 | 12 | 101820 | 1634 |  | Y | 62 | 40 | [7 empty] | 임현진 | 2 |  |  |  |  | Y |  | 99.45 | 12-2 | 292.93 | 0 | A |  | 1604 | 3 | 0.19 | 1569 | 1.06 | 76 | 41 | 277 | 4:37 | 15 | 14 | 124 | 0 |  | 0 |  |  | N2 | 2020-01-13 11:13 | 2020-01-13 11:29 | 16 | 2020-01-13 11:13 | 16 | [14 empty] | 0 | 251.37 | [23 empty] | 14.52 | 1.4 | A | [9 empty] | 0 | 0 | 0 | 71 | 0 | 173 | 0 | 609 | 0 | 205 | 0 | 0 | 0 | 19
2020-01-13 | C53918 | 3 | 저탄소 | SCR420H1V |  | Al 탈산 | B | 37 | 89 | 47600 | 90.43 | A | A |  | A | 1 |  | 1 | 1550 | 1588 | 6900 |  |  | 6900 | 67.96 | 12 | 101532 | 1646 |  | Y | 48 | 38 | [7 empty] | 정종훈 | 2 |  | N |  |  | N | 4 | 100.3 | 11-7 | 0 | 8.95 | A |  | 1642 | 1 | 0.58 | 1584 | 1.65 | 75 | 39 | 456 | 7:36 | 13 | 12 | 0 | 0 |  | 0 | 0 |  | N2 | 2020-01-13 11:40 | 2020-01-13 11:54 | 14 | 2020-01-13 11:26 | 29 |  |  |  |  | Y | [8 empty] | 5 | 0 | 15.48 | [23 empty] | 0.16 | 0.16 | A |  |  | 11.235 | 27.665 | 50.17 | 0.441 | 4.465 | 1.813 | 1520.89 | 1265 | 468 | 22 | 217 | 0 | 0 | 0 | 597 | 0 | 300 | 0 | 0 | 0 | 12
2020-01-13 | A56421 | 1 | 저탄소 | SCR420H1V | 연주종료 | Al 탈산 | B | 32 | 37 | 50700 | 121.33 | A | A | A |  | 1 | 1 |  | 1540 | 1562 | 7300 |  |  | 7300 | 64.41 | 14 | 113340 | 1642 |  | Y | 78 | 49 | A56418 ,19 두히트 잔강 처리함. |  | A56418 |  |  |  |  | 정용태 | 3 |  | Y | [6 empty] | 0 | 334.61 | A |  | 1642 | 3 | 0.24 | 1591 | 1.16 | 82 | 0 | 296 | 4:56 | 13 | 13 | 126 | 0 |  | 0 |  |  | N2 | 2020-01-13 12:40 | 2020-01-13 13:55 | 15 | 2020-01-13 12:40 | 15 |  |  |  |  | Y |  |  |  | Y | [5 empty] | 0 | 15.16 | [23 empty] | 16.48 | 1.4 | A | [9 empty] | 296 | 968 | 0 | 33 | 0 | 0 | 0 | 299 | 0 | 297 | 0 | 0 | 0 | 28
2020-01-13 | B56370 | 2 | 중탄소 | SM45C |  | Si 탈산 | B | 5 | 6 | 53500 | 65.55 | A | A | A |  | 1 | 1 |  | 1540 | 1565 | 4400 |  |  | 4400 | 43.26 | 12 | 101700 | 1616 |  | Y | 31 | 25 | [7 empty] | 임현진 | 2 | [6 empty] | 96.15 | 12-9 | 162.31 | 0 | A |  | 1616 | 3 | 0.19 | 1565 | 1.46 | 72 | 28 | 240 | 4:00 | 15 | 17 | 125 | 0 |  | 0 |  |  | N2 | 2020-01-13 11:51 | 2020-01-13 12:34 | 43 | 2020-01-13 11:51 | 43 | [14 empty] | 0 | 15.29 | [23 empty] | 15.6 | 1.4 | A | [9 empty] | 0 | 0 | 527 | 0 | 0 | 207 | 0 | 501 | 0 | 202 | 0 | 0 | 0 | 98
2020-01-13 | C53919 | 3 | 고탄소 | SM53C-JY | 연주시작 | Al 탈산 | T | 10 | 46 | 50650 | 104.07 | A | A |  | A | 1 |  | 1 | 1530 | 1582 | 7700 |  |  | 7700 | 84.79 | 30 | 90810 | 1660 | 361 | Y | 54 | 45 | [7 empty] | 도주용 | 2 |  |  |  |  | Y | 4 | 98.35 | 12-3 | 413.81 | 0 | A |  | 1637 | 1 | 0.3 | 1582 | 1.21 | 95 | 36 | 308 | 5:08 | 13 | 13 | 0 | 0 | 25 | 0 | 0 |  | N2 | 2020-01-13 12:57 |  | 30 | 2020-01-13 12:45 | 43 | [14 empty] | 10.23 | 0 | [23 empty] | 0.26 | 0.26 | A | [9 empty] | 0 | 0 | 56 | 0 | 0 | 0 | 0 | 1210 | 0 | 300 | 302 | 0 | 0 | 24 |  |  | 6 |  | 1
2020-01-13 | B56371 | 2 | 중탄소 | SM45C | TUNDISH교체전 | Si 탈산 | B | 29 | 5 | 54300 | 87.03 | A | A | A |  | 1 | 1 |  | 1540 | 1554 | 5400 |  |  | 5400 | 55.72 | 12 | 96914 | 1605 |  | Y | 55 | 30 |  |  | C53917 | 03 |  |  |  | 임현진 | 2 |  |  |  |  | Y |  |  |  | 202.37 | 0 | A |  | 1605 | 3 | 0.24 | 1555 | 1.61 | 62 | 25 | 267 | 4:27 | 13 | 18 | 127 | 0 |  | 0 |  |  | N2 | 2020-01-13 13:13 | 2020-01-13 13:37 | 24 | 2020-01-13 13:12 | 25 | [14 empty] | 0 | 237.94 | [23 empty] | 17.09 | 1.4 | A | [9 empty] | 0 | 0 | 508 | 0 | 0 | 148 | 0 | 1096 | 0 | 466 | 103 | 0 | 0 | 29
2020-01-13 | C53920 | 3 | 고탄소 | SM53C | 연주종료 | Al 탈산 | T | 36 | 86 | 47800 | 92.32 | A | A |  | A | 1 |  | 1 | 1530 | 1549 | 6400 |  |  | 6400 | 70.48 | 30 | 90810 | 1634 | 362 | Y | 53 | 34 | [7 empty] | 도주용 | 2 |  |  |  |  | Y | 4 | 101.7 | 11-9 | 215.34 | 0 | A |  | 1615 | 1 | 0.3 | 1557 | 2 | 69 | 36 | 255 | 4:15 | 13 | 13 | 0 | 0 |  | 0 | 0 |  | N2 | 2020-01-13 14:08 |  | 20 | 2020-01-13 13:53 | 35 |  |  |  |  | Y | [8 empty] | 5 | 10.51 | 0 | [23 empty] | 0.05 | 0.05 | A | [9 empty] | 0 | 0 | 35 | 0 | 0 | 0 | 0 | 693 | 0 | 299 | 101 | 0 | 0 | 36 |  |  | 5
2020-01-13 | B56372 | 2 | 중탄소 | AE1548 | TUNDISH교체 | Al 탈산 | B | 20 | 32 | 52200 | 79.4 | A | A | B |  | 1 | 1 |  | 1540 | 1566 | 6500 |  |  | 6500 | 73.17 | 11 | 88836 | 1625 |  | Y | 40 | 33 | [7 empty] | 임현진 | 2 |  |  |  |  | Y |  | 97.45 | 12-5 | 200.8 | 0 | A |  | 1615 | 3 | 0.26 | 1579 | 0.95 | 91 | 35 | 256 | 4:16 | 15 | 18 | 128 | 0 |  | 0 |  |  | N2 | 2020-01-13 14:26 | 2020-01-13 15:08 | 42 | 2020-01-13 14:24 | 44 |  |  |  |  | Y |  |  |  | Y | [5 empty] | 137.46 | 117.49 | [19 empty] | 2.11 |  |  |  | 8.89 | 0 | A | [9 empty] | 0 | 26 | 148 | 157 | 0 | 119 | 0 | 701 | 0 | 358 | 0 | 0 | 0 | 16 |  |  | 11 |  | 1
2020-01-13 | C53921 | 3 | 고탄소 | SM53C | 연주종료 | Al 탈산 | T | 31 | 82 | 48650 | 97.23 | A | B | B |  | 1 |  | 1 | 1530 | 1551 | 6200 |  |  | 6200 | 50.16 | 45 | 123615 | 1636 |  | Y | 42 | 35 | [7 empty] | 도주용 | 2 |  |  |  |  | Y | 4 | 94.05 | 11-3 | 171.43 | 0 | A |  | 1610 | 2 | 0.46 | 1558 | 1.3 | 70 | 28 | 434 | 7:14 | 13 | 15 | 0 | 0 |  | 0 | 10 |  | N2 | 2020-01-13 15:16 |  | 15 | 2020-01-13 15:00 | 32 |  |  |  |  | Y | [5 empty] | Y |  |  |  | 2.27 | 0 | [23 empty] | 8.02 | 0 | A | [9 empty] | 0 | 0 | 16 | 0 | 0 | 0 | 0 | 696 | 0 | 301 | 100 | 0 | 0 | 13
2020-01-13 | B56373 | 2 | 중탄소 | AE1548 |  | Al 탈산 | B | 35 | 61 | 53100 | 92.68 | B | B |  | B | 1 |  | 1 | 1540 | 1584 | 6300 |  |  | 6300 | 70.92 | 11 | 88836 | 1625 |  | Y | 42 | 34 | [7 empty] | 최남길 | 2 |  |  |  |  | Y |  | 100.1 | 12-2 | 191.41 | 0 | A |  | 1606 | 1 | 0.2 | 1553 | 1.17 | 65 | 28 | 331 | 5:31 | 15 | 15 | 0 | 0 |  | 0 | 0 |  | N2 | 2020-01-13 15:42 | 2020-01-13 16:06 | 24 | 2020-01-13 15:32 | 34 |  |  |  |  | Y |  | Y | Y | [5 empty] | 4 | 14.28 | 0 | [20 empty] | 0.94 |  |  | 0.04 | 0.04 | B | [9 empty] | 0 | 0 | 462 | 0 | 0 | 138 | 0 | 908 | 0 | 467 | 0 | 0 | 0 | 0 |  |  | 5
2020-01-13 | C53922 | 3 | 고탄소 | SM53CCF | 연주종료 | Al 탈산 | T | 6 | 70 | 48750 | 93.78 | B | B | B |  | 1 |  | 1 | 1530 | 1554 | 5700 |  |  | 5700 | 98.81 | 21 | 57687 | 1629 |  | Y | 41 | 33 |  |  | C53919 | 05 |  |  |  | 박재승 | 4 |  | Y |  |  | Y |  | 92.65 | 11-3 | 213.09 | 0 | A |  | 1596 | 2 | 0.43 | 1546 | 1.28 | 61 | 21 | 373 | 6:13 | 13 | 13 | 0 | 0 |  | 0 | 10 |  | AR | 2020-01-13 16:18 |  | 15 | 2020-01-13 16:05 | 28 |  |  |  |  | Y | [5 empty] | Y |  |  |  | 2.24 | 0 | [23 empty] | 8.02 | 0 | A | [9 empty] | 202 | 0 | 292 | 0 | 0 | 0 | 0 | 552 | 0 | 300 | 140 | 0 | 0 | 25
2020-01-13 | B56374 | 2 | 중탄소 | AE1548 |  | Al 탈산 | B | 33 | 59 | 50100 | 88.57 | B | B |  | B | 1 |  | 1 | 1540 | 1567 | 6300 |  |  | 6300 | 70.78 | 12 | 89008 | 1624 | 1074 | Y | 41 | 34 | [7 empty] | 최남길 | 2 |  |  |  |  | Y |  | 98.8 | 12-1 | 197.88 | 0 | A |  | 1609 | 1 | 0.37 | 1550 | 0 | 62 | 20 | 284 | 4:44 | 15 | 16 | 0 | 0 |  | 0 | 0 |  | N2 | 2020-01-13 16:40 | 2020-01-13 17:07 | 27 | 2020-01-13 16:27 | 39 |  |  |  |  | Y |  | Y | Y | [5 empty] | 4.5 | 12.11 | 0 | [20 empty] | 0.94 |  |  | 0.06 | 0.06 | A | [9 empty] | 20 | 0 | 312 | 0 | 0 | 195 | 0 | 552 | 0 | 0 | 0 | 0 | 0 | 0 |  |  | 4
2020-01-13 | C53923 | 3 | 고탄소 | SM53CCF | 연주종료 | Al 탈산 | T | 10 | 47 | 50500 | 86.08 | B | B | B |  | 1 |  | 1 | 1530 | 1532 | 5800 |  |  | 5800 | 58.65 | 36 | 98892 | 1617 |  | Y | 49 | 33 |  |  | C53920 | 05 |  |  |  | 박재승 | 3 |  |  | Y |  | Y |  | 101.35 | 12-6 | 202.13 | 0 | A |  | 1599 | 2 | 0.42 | 1553 | 1.59 | 68 | 25 | 333 | 5:33 | 13 | 13 | 0 | 0 |  | 0 | 10 |  | AR | 2020-01-13 17:14 |  | 19 | 2020-01-13 17:05 | 28 |  |  |  |  | Y | [5 empty] | Y |  |  |  | 2.42 | 0 | [23 empty] | 8.02 | 0 | A | [9 empty] | 321 | 0 | 71 | 0 | 0 | 0 | 0 | 549 | 0 | 301 | 49 | 0 | 0 | 15 |  |  | 10
2020-01-13 | A56422 | 1 | 저탄소 | SCR423PRH | 연주시작 | Al 탈산 | B | 32 | 38 | 54100 | 110.5 | B | B | B |  | 2 | 1 |  | 1530 | 1563 | 8300 | 8300 |  | 16600 | 202.86 | 10 | 81828 | 1645 |  | Y | 64 | 29 | VD 진공 중 슬래그 많아 OVER FLOW 되어 래들 교체 후 재작업 | Y | [5 empty] | 이호남 | 2 |  |  |  |  | N |  | 94.4 | 12-1 | 0 | 187.29 | A |  | 1640 | 3 | 0.24 | 1595 | 1 | 92 | 32 | 320 | 5:20 | 16 | 18 | 1 | 0 | 55 | 0 | 0 |  | N2 | 2020-01-13 19:56 | 2020-01-13 20:21 | 26 | 2020-01-13 19:53 | 28 |  |  |  |  | Y |  |  |  | Y |  |  |  |  | 4.5 | 0 | 235.29 | [19 empty] | 2.26 |  | N |  | 0 | 5.24 | B | [9 empty] | 1203 | 141 | 21 | 0 | 0 | 0 | 0 | 694 | 0 | 307 | 0 | 0 | 0 | 0 |  |  | 9 |  | 1
2020-01-13 | B56375 | 2 | 중탄소 | AE1548 |  | Al 탈산 | B | 5 | 7 | 53400 | 91.57 | B | B | B |  | 1 |  | 1 | 1540 | 1554 | 6800 |  |  | 6800 | 72.34 | 13 | 94003 | 1596 |  | Y | 46 | 36 |  |  | B56372 | 06 |  |  |  | 최남길 | 2 |  |  |  |  | Y |  | 99.1 | 13-3 | 293.55 | 0 | A |  | 1617 | 2 | 0.4 | 1557 | 2.07 | 69 | 26 | 271 | 4:31 | 15 | 15 | 0 | 0 |  | 0 | 5 |  | N2 | 2020-01-13 17:50 | 2020-01-13 18:09 | 18 | 2020-01-13 17:44 | 25 |  |  |  |  | Y | [5 empty] | N |  |  |  | 4.38 | 0 | [20 empty] | 0.85 |  |  | 8.02 | 0 | A | [9 empty] | 36 | 0 | 310 | 0 | 0 | 167 | 0 | 1006 | 0 | 0 | 0 | 0 | 0 | 56 |  |  | 5
2020-01-13 | C53924 | 3 | 고탄소 | SM53CCF | 연주종료 | Al 탈산 | T | 36 | 87 | 47900 | 92.03 | B | B | B |  | 1 |  | 1 | 1530 | 1547 | 6100 |  |  | 6100 | 56.94 | 39 | 107133 | 1623 | 361 | Y | 59 | 34 |  |  | C53921 | 05 |  |  |  | 박재승 | 3 |  |  | Y |  | Y |  | 102.55 | 11-10 | 140.25 | 0 | A |  | 1604 | 2 | 0.44 | 1557 | 1.88 | 72 | 32 | 281 | 4:41 | 13 | 13 | 0 | 0 |  | 0 | 5 |  | AR | 2020-01-13 18:24 |  | 26 | 2020-01-13 18:16 | 35 |  |  |  |  | Y | [5 empty] | Y |  |  |  | 3.57 | 0 | [23 empty] | 8.02 | 0 | B | [9 empty] | 209 | 0 | 52 | 0 | 0 | 0 | 0 | 405 | 0 | 299 | 0 | 0 | 0 | 23 |  |  | 5
2020-01-13 | A56423 | 1 | 저탄소 | SCR423PRH |  | Al 탈산 | B | 29 | 7 | 53300 | 97.1 | B | B | B |  | 2 | 1 |  | 1530 | 1601 | 3100 | 8600 |  | 11700 | 138.28 | 10 | 84610 | 1648 |  | Y | 58 | 20 |  | Y | [5 empty] | 이호남 | 2 |  |  |  |  | Y |  | 91.8 | 12-4 | 0.22 | 105.1 | A |  | 1633 | 3 | 0.24 | 1587 | 1.21 | 84 | 48 | 346 | 5:46 | 16 | 17 | 2 | 0 |  | 0 |  |  | N2 | 2020-01-13 20:46 | 2020-01-13 21:13 | 27 | 2020-01-13 20:44 | 29 |  |  |  |  | Y |  |  |  | Y | [5 empty] | 0 | 205.68 | [23 empty] | 0 | 4.73 | B | [9 empty] | 1077 | 0 | 0 | 59 | 0 | 0 | 0 | 598 | 0 | 324 | 0 | 0 | 0 | 18 |  |  | 5
2020-01-13 | B56376 | 2 | 중탄소 | AE1548 |  | Al 탈산 | B | 20 | 33 | 52000 | 94.33 | B | B | B |  | 1 |  | 1 | 1540 | 1575 | 5700 |  |  | 5700 | 60.14 | 12 | 94776 | 1637 |  | Y | 41 | 29 |  |  | B56373 | 05 |  |  |  | 최남길 | 2 |  |  |  |  | Y |  | 98.55 | 12-6 | 182.35 | 0 | A |  | 1602 | 2 | 0.43 | 1602 | 0 | 114 | 32 | 271 | 4:31 | 15 | 15 | 0 | 0 |  | 0 | 5 |  | N2 | 2020-01-13 18:56 | 2020-01-13 19:22 | 26 | 2020-01-13 18:53 | 29 |  |  |  |  | Y | [5 empty] | N |  |  |  | 5.96 | 0 | [20 empty] | 1.05 |  |  | 0.02 | 0 | A | [9 empty] | 0 | 0 | 300 | 0 | 0 | 168 | 0 | 722 | 0 | 0 | 0 | 0 | 0 | 30 |  |  | 2
2020-01-13 | C53925 | 3 | 고탄소 | SM53CCF | 연주종료 | Al 탈산 | T | 31 | 83 | 48200 | 100.53 | B | B | B |  | 1 |  | 1 | 1530 | 1562 | 5900 |  |  | 5900 | 65.08 | 33 | 90651 | 1627 |  | Y | 56 | 34 | [7 empty] | 박재승 | 3 |  |  |  |  | Y |  | 96.45 | 11-5 | 238.24 | 0 | A |  | 1605 | 2 | 0.42 | 1556 | 1.96 | 71 | 34 | 302 | 5:02 | 13 | 14 | 0 | 0 |  | 0 | 10 |  | AR | 2020-01-13 19:38 |  | 21 | 2020-01-13 19:23 | 36 |  |  |  |  | Y | [5 empty] | Y |  |  |  | 3.66 | 0 | [23 empty] | 0.15 | 0 | A | [9 empty] | 191 | 0 | 43 | 0 | 0 | 0 | 0 | 500 | 0 | 300 | 0 | 0 | 0 | 16 |  |  | 5
2020-01-13 | B56377 | 2 | 중탄소 | AE1548 |  | Al 탈산 | B | 35 | 62 | 52700 | 90.05 | B | B |  | B | 1 |  | 1 | 1540 | 1535 | 7400 |  |  | 7400 | 76.51 | 12 | 96720 | 1634 |  | Y | 45 | 37 |  |  | B56374 | 05 |  |  |  | 최남길 | 2 |  |  |  |  | Y |  | 93.2 | 11-5 | 225.19 | 0 | A |  | 1618 | 1 | 0.29 | 1559 | 1.43 | 71 | 32 | 210 | 3:30 | 15 | 17 | 0 | 0 | 30 | 0 | 0 |  | N2 | 2020-01-13 19:54 | 2020-01-13 20:26 | 32 | 2020-01-13 19:45 | 40 |  |  |  |  | Y |  | Y | Y | [5 empty] | 4.5 | 10.23 | 0 | [20 empty] | 1.06 |  |  | 0.05 | 0.05 | A | [9 empty] | 0 | 0 | 359 | 0 | 0 | 146 | 0 | 729 | 0 | 0 | 0 | 0 | 0 | 33 |  |  | 4
2020-01-13 | C53926 | 3 | 고탄소 | SM53CCF | 연주종료 | Al 탈산 | T | 6 | 71 | 49700 | 99.02 | B | B | B |  | 1 |  | 1 | 1530 | 1558 | 5300 |  |  | 5300 | 58.47 | 33 | 90651 | 1621 |  | Y | 43 | 31 | [7 empty] | 박재승 | 3 |  |  |  |  | Y |  | 93.4 | 11-4 | 168.53 | 0 | A |  | 1593 | 2 | 0.44 | 1555 | 0.97 | 70 | 30 | 295 | 4:55 | 13 | 13 | 0 | 0 |  | 0 | 10 |  | AR | 2020-01-13 20:35 |  | 26 | 2020-01-13 20:17 | 44 |  |  |  |  | Y | [5 empty] | Y |  |  |  | 5.75 | 0 | [23 empty] | 0.15 | 0 | A | [9 empty] | 33 | 0 | 295 | 0 | 0 | 0 | 0 | 546 | 0 | 301 | 49 | 0 | 0 | 6
2020-01-13 | B56378 | 2 | 중탄소 | AE1548 |  | Al 탈산 | B | 33 | 60 | 52650 | 92.05 | B | B |  | B | 1 |  | 1 | 1540 | 1575 | 6100 |  |  | 6100 | 68.8 | 11 | 88660 | 1624 |  | Y | 46 | 38 |  |  | B56375 | 05 |  |  |  | 최남길 | 2 |  |  |  |  | Y |  | 99.55 | 12-2 | 167.35 | 0 | A |  | 1610 | 1 | 0.28 | 1556 | 1.24 | 68 | 32 | 198 | 3:18 | 15 | 17 | 0 | 0 | 35 | 0 | 0 |  | N2 | 2020-01-13 20:59 | 2020-01-13 21:24 | 25 | 2020-01-13 20:50 | 35 |  |  |  |  | Y |  | Y | Y | [5 empty] | 4 | 10.8 | 0 | [20 empty] | 0.91 |  |  | 0.04 | 0.04 | A | [9 empty] | 0 | 0 | 370 | 0 | 0 | 169 | 0 | 725 | 0 | 0 | 0 | 0 | 0 | 54 |  |  | 5
2020-01-13 | C53927 | 3 | 고탄소 | SM53CCF | 연주종료 | Al 탈산 | T | 10 | 48 | 50800 | 95.85 | B | B | B |  | 1 |  | 1 | 1530 | 1550 | 5600 |  |  | 5600 | 56.63 | 36 | 98892 | 1609 |  | Y | 45 | 35 |  |  | C53924 | 05 |  |  |  | 박재승 | 3 |  |  | Y |  | Y |  | 99.1 | 12-4 | 121.78 | 0 | A |  | 1603 | 2 | 0.42 | 1555 | 1.2 | 70 | 31 | 308 | 5:08 | 13 | 14 | 0 | 0 |  | 0 | 10 |  | AR | 2020-01-13 21:35 |  | 25 | 2020-01-13 21:24 | 36 |  |  |  |  | Y | [5 empty] | Y |  |  |  | 4.32 | 0 | [23 empty] | 0.15 | 0 | A | [9 empty] | 18 | 0 | 149 | 0 | 0 | 0 | 0 | 403 | 0 | 300 | 0 | 0 | 0 | 32 |  |  | 5
2020-01-13 | A56424 | 1 | 저탄소 | SCR423PRH |  | Al 탈산 | B | 15 | 1 | 53000 | 98.92 | B | B | B |  | 1 | 1 |  | 1530 | 1568 | 6700 |  |  | 6700 | 79.19 | 10 | 84610 | 1625 |  | Y | 56 | 43 | [7 empty] | 이호남 | 2 |  |  |  |  | Y |  | 106.65 | 14-3 | 0 | 231.5 | A |  | 1622 | 3 | 0.25 | 1571 | 1.21 | 68 | 38 | 290 | 4:50 | 16 | 20 | 3 | 0 |  | 0 |  |  | N2 | 2020-01-13 21:55 | 2020-01-13 22:08 | 13 | 2020-01-13 21:54 | 14 | [8 empty] | Y | [5 empty] | 0 | 249.95 | [23 empty] | 0 | 64.18 | A | [9 empty] | 0 | 0 | 799 | 45 | 0 | 0 | 0 | 849 | 0 | 311 | 0 | 0 | 0 | 52
2020-01-13 | B56379 | 2 | 중탄소 | AE1548 |  | Al 탈산 | B | 5 | 8 | 53200 | 99.25 | B | B |  | C | 1 |  | 1 | 1540 | 1557 | 6000 |  |  | 6000 | 62.03 | 12 | 96720 | 1627 |  | Y | 47 | 41 |  |  | B56376 | 05 |  |  |  | 최남길 | 2 |  |  |  |  | Y |  | 98.4 | 13-2 | 200.77 | 0 | A |  | 1607 | 1 | 0.27 | 1554 | 1.21 | 66 | 32 | 186 | 3:06 | 15 | 17 | 0 | 0 |  | 0 | 0 |  | N2 | 2020-01-13 22:15 | 2020-01-13 22:28 | 13 | 2020-01-13 22:00 | 28 |  |  |  |  | Y |  | Y | Y | [5 empty] | 4 | 9.26 | 0 | [20 empty] | 1.14 |  |  | 0.19 | 0.19 | A | [9 empty] | 0 | 0 | 340 | 0 | 0 | 185 | 0 | 949 | 0 | 0 | 0 | 0 | 0 | 36
2020-01-13 | C53928 | 3 | 고탄소 | SM53CCF | 연주종료 | Al 탈산 | T | 36 | 88 | 47650 | 105.37 | B | C | C |  | 1 |  | 1 | 1530 | 1542 | 7400 |  |  | 7400 | 74.83 | 36 | 98892 | 1653 |  | Y | 55 | 43 |  |  | C53925 | 05 |  |  |  | 박재승 | 3 |  |  | Y |  | Y |  | 105.15 | 12-2 | 293.05 | 0 | A |  | 1629 | 2 | 0.41 | 1565 | 1.49 | 80 | 47 |  | : | 13 | 21 | 0 | 0 |  | 0 | 8 |  | AR | 2020-01-13 22:54 |  | 12 | 2020-01-13 22:46 | 20 |  |  |  |  | Y | [5 empty] | Y |  |  |  | 8.05 | 0 | [23 empty] | 0 | 0 | A | [9 empty] | 116 | 0 | 71 | 0 | 0 | 0 | 0 | 550 | 0 | 300 | 50 | 0 | 0 | 79 |  |  | 5
2020-01-13 | A56425 | 1 | 저탄소 | SCR423PRH |  | Al 탈산 | B | 19 | 16 | 52600 | 85.92 | B | C | C |  | 1 | 1 |  | 1530 | 1586 | 5100 |  |  | 5100 | 50.23 | 12 | 101532 | 1609 |  | Y | 51 | 36 | [7 empty] | 이호남 | 2 |  |  | Y |  |  |  | 107.65 | 13-10 | 0 | 22.46 | A |  | 1609 | 3 | 0.24 | 1572 | 1.09 | 69 | 36 | 312 | 5:12 | 16 | 19 | 4 | 0 |  | 0 |  |  | N2 | 2020-01-13 22:51 | 2020-01-13 23:08 | 17 | 2020-01-13 22:50 | 18 |  |  |  |  | Y |  |  |  | Y | [5 empty] | 0 | 181.69 | [23 empty] | 0 | 68.81 | A | [9 empty] | 888 | 22 | 452 | 19 | 0 | 0 | 0 | 598 | 0 | 291 | 0 | 0 | 0 | 77
2020-01-13 | B56380 | 2 | 중탄소 | AE1548 |  | Al 탈산 | B | 20 | 34 | 52000 | 90.52 | B | C |  | C | 1 |  | 1 | 1540 | 1535 | 5700 |  |  | 5700 | 58.93 | 12 | 96720 | 1626 |  | Y | 41 | 32 |  |  | B56377 | 05 |  |  |  | 최남길 | 2 |  |  |  |  | Y |  | 106.2 | 13-4 | 148.48 | 0 | A |  | 1603 | 1 | 0.32 | 1553 | 1.08 | 65 | 33 | 200 | 3:20 | 15 | 16 | 0 | 0 | 35 | 0 | 0 |  | N2 | 2020-01-13 23:11 | 2020-01-13 23:30 | 19 | 2020-01-13 23:00 | 31 |  |  |  |  | Y |  | Y | Y | [5 empty] | 4 | 10.19 | 0 | [20 empty] | 1.29 |  |  | 0.2 | 0.2 | A | [9 empty] | 0 | 0 | 362 | 0 | 0 | 170 | 0 | 710 | 0 | 0 | 0 | 0 | 0 | 16
2020-01-13 | C53929 | 3 | 고탄소 | SM53CCF | 연주종료 | Al 탈산 | T | 31 | 84 | 47550 | 97.17 | C | C | C |  | 1 |  | 1 | 1530 | 1516 | 7600 |  |  | 7600 | 76.85 | 36 | 98892 | 1610 |  | Y | 50 | 43 |  |  |  | 05 |  |  |  |  | 2 |  | Y |  |  | Y |  | 102.95 | 12-1 | 203.16 | 0 | A |  | 1590 | 2 | 0.43 | 1548 | 1.2 | 63 | 35 | 284 | 4:44 | 13 | 13 | 0 | 0 |  | 0 | 12 |  | AR | 2020-01-13 23:57 |  | 16 | 2020-01-13 23:45 | 28 |  |  |  |  | Y | [5 empty] | Y |  |  |  | 5.6 | 0 | [23 empty] | 0.52 | 0 | A | [9 empty] | 98 | 0 | 60 | 0 | 0 | 0 | 0 | 558 | 0 | 300 | 76 | 0 | 0 | 52 |  |  | 5
2020-01-13 | A56426 | 1 | 저탄소 | SCR423PRH |  | Al 탈산 | B | 32 | 39 | 51000 | 78.52 | C | C | C |  | 1 | 1 |  | 1530 | 1567 | 6400 |  |  | 6400 | 63.03 | 12 | 101532 | 1601 | 344 | Y | 49 | 38 | [7 empty] | 박안희 | 2 |  |  | Y | [5 empty] | 0 | 206.53 | A |  | 1601 | 3 | 0.26 | 1577 | 0.83 | 74 | 35 | 297 | 4:57 | 16 | 17 | 5 | 0 |  | 0 |  |  | N2 | 2020-01-13 23:45 | 2020-01-14 00:11 | 26 | 2020-01-13 23:45 | 26 |  |  |  |  | Y |  |  |  | Y | [5 empty] | 0 | 172.39 | [23 empty] | 5.16 | 69.32 | A | [9 empty] | 1417 | 34 | 120 | 18 | 0 | 0 | 0 | 850 | 0 | 111 | 0 | 0 | 0 | 9
2020-01-13 | B56381 | 2 | 중탄소 | AE1548 |  | Al 탈산 | B | 35 | 63 | 52700 | 94.47 | C | C |  | C | 1 |  | 1 | 1540 | 1534 | 6600 |  |  | 6600 | 45.49 | 18 | 145080 | 1626 |  | Y | 44 | 35 |  |  | B56378 | 07 |  |  |  | 고승만 | 2 |  |  | Y |  | Y |  | 107 | 12-8 | 215.03 | 0 | A |  | 1601 | 1 | 0.31 | 1556 | 0.93 | 68 | 33 | 170 | 2:50 | 15 | 16 | 0 | 0 |  | 0 | 0 |  | N2 | 2020-01-14 00:17 | 2020-01-14 00:34 | 17 | 2020-01-14 00:06 | 28 |  |  |  |  | Y |  | Y | Y | [5 empty] | 4 | 9.06 | 0 | [20 empty] | 1.07 |  |  | 0.09 | 0.09 | A | [9 empty] | 71 | 0 | 318 | 0 | 0 | 167 | 0 | 855 | 0 | 0 | 0 | 0 | 0 | 12
2020-01-13 | C53930 | 3 | 고탄소 | SM53CCF | 연주종료 | Al 탈산 | T | 6 | 72 | 49100 | 81.7 | C | C | C |  | 1 |  | 1 | 1530 | 1535 | 5100 |  |  | 5100 | 56.26 | 33 | 90651 | 1607 |  | Y | 47 | 30 |  |  |  | 05 |  |  |  |  | 2 |  |  | Y |  | Y |  | 96.5 | 11-7 | 219.73 | 0 | A |  | 1592 | 2 | 0.42 | 1554 | 1.46 | 69 | 29 | 304 | 5:04 | 13 | 13 | 0 | 0 |  | 0 | 9 |  | AR | 2020-01-14 00:49 |  | 30 | 2020-01-14 00:41 | 39 |  |  |  |  | Y | [5 empty] | Y |  |  |  | 5.16 | 0 | [23 empty] | 0 | 0 | A | [9 empty] | 117 | 0 | 14 | 0 | 0 | 0 | 0 | 577 | 0 | 200 | 88 | 0 | 0 | 46 |  |  | 5
2020-01-13 | A56427 | 1 | 저탄소 | SCR423PRH |  | Al 탈산 | B | 29 | 8 | 53300 | 67.7 | C | C | C |  | 1 | 1 |  | 1530 | 1573 | 5000 |  |  | 5000 | 49.25 | 12 | 101532 | 1615 |  | Y | 40 | 32 | [7 empty] | 박안희 | 2 |  | Y |  |  |  |  | 101.1 | 13-5 | 0 | 205.35 | A |  | 1615 | 3 | 0.23 | 1572 | 1.59 | 69 | 30 | 296 | 4:56 | 16 | 17 | 6 | 0 |  | 0 |  |  | N2 | 2020-01-14 00:40 | 2020-01-14 01:13 | 33 | 2020-01-14 00:39 | 34 |  |  |  |  | Y |  |  |  | Y | [5 empty] | 0 | 154.4 | [23 empty] | 8.06 | 69.32 | A | [9 empty] | 1263 | 19 | 328 | 22 | 0 | 0 | 0 | 853 | 0 | 515 | 0 | 0 | 0 | 16
2020-01-13 | B56382 | 2 | 중탄소 | AE1548M |  | Al 탈산 | B | 33 | 61 | 51300 | 87.07 | C | C |  | C | 1 |  | 1 | 1540 | 1544 | 6500 |  |  | 6500 | 140.2 | 6 | 46362 | 1617 |  | Y | 41 | 33 |  |  | B56379 | 05 |  |  |  | 고승만 | 2 |  |  | Y |  | Y |  | 109.2 | 13-1 | 259.03 | 0 | A |  | 1603 | 1 | 0.31 | 1551 | 1.36 | 64 | 29 | 236 | 3:56 | 15 | 16 | 0 | 0 |  | 0 | 0 |  | N2 | 2020-01-14 01:22 | 2020-01-14 01:38 | 16 | 2020-01-14 01:08 | 29 |  |  |  |  | Y |  | Y | Y | [5 empty] | 4 | 9.08 | 0 | [20 empty] | 1.22 |  |  | 0.13 | 0.13 | A | [9 empty] | 41 | 0 | 321 | 0 | 0 | 161 | 0 | 801 | 0 | 0 | 0 | 0 | 0 | 12 |  |  | 7
2020-01-13 | C53931 | 3 | 고탄소 | SM53CCF | TUNDISH교체전 | Al 탈산 | T | 10 | 49 | 50850 | 79.23 | C | C | C |  | 1 |  | 1 | 1530 | 1594 | 4100 |  |  | 4100 | 45.23 | 33 | 90651 | 1622 |  | Y | 47 | 28 |  |  |  | 05 |  |  |  |  | 2 |  | Y |  |  | Y |  | 95.55 | 11-10 | 80.13 | 0 | A |  | 1600 | 2 | 0.41 | 1556 | 1.76 | 71 | 30 | 315 | 5:15 | 13 | 13 | 0 | 0 |  | 0 | 8 |  | AR | 2020-01-14 01:50 |  | 31 | 2020-01-14 01:42 | 39 |  |  |  |  | Y | [5 empty] | Y |  |  |  | 5.24 | 0 | [23 empty] | 0 | 0 | A | [9 empty] | 94 | 0 | 237 | 0 | 0 | 0 | 0 | 403 | 0 | 201 | 0 | 0 | 0 | 41 |  |  | 5
2020-01-13 | A56428 | 1 | 저탄소 | SCR423PRH |  | Al 탈산 | B | 15 | 2 | 53400 | 72.52 | C | C | C |  | 1 | 1 |  | 1530 | 1572 | 4800 |  |  | 4800 | 47.28 | 12 | 101532 | 1613 |  | Y | 41 | 31 | [7 empty] | 박안희 | 2 |  | Y |  |  |  |  | 106.75 | 14-3 | 0 | 175.35 | A |  | 1613 | 3 | 0.22 | 1567 | 1.48 | 64 | 25 | 304 | 5:04 | 16 | 18 | 7 | 0 |  | 0 |  |  | N2 | 2020-01-14 01:47 | 2020-01-14 02:12 | 25 | 2020-01-14 01:46 | 26 |  |  |  |  | Y |  |  |  | Y | [5 empty] | 0 | 160.78 | [23 empty] | 11.85 | 69.32 | B | [9 empty] | 1324 | 116 | 379 | 45 | 0 | 0 | 0 | 597 | 0 | 298 | 0 | 0 | 0 | 29
2020-01-13 | B56383 | 2 | 중탄소 | AE1548M | TUNDISH교체전 | Al 탈산 | B | 5 | 9 | 53200 | 87.22 | C | C |  | C | 1 |  | 1 | 1540 | 1546 | 5800 |  |  | 5800 | 63.04 | 13 | 92011 | 1627 |  | Y | 40 | 32 |  |  | B56380 | 05 |  |  |  | 고승만 | 2 |  | Y |  |  | Y |  | 102.8 | 13-6 | 172.5 | 0 | A |  | 1605 | 1 | 0.3 | 1546 | 1.63 | 59 | 24 | 170 | 2:50 | 15 | 16 | 0 | 0 |  | 0 | 0 |  | N2 | 2020-01-14 02:33 | 2020-01-14 02:46 | 14 | 2020-01-14 02:17 | 29 |  |  |  |  | Y |  | Y | Y | [5 empty] | 4 | 8.4 | 0 | [20 empty] | 1.03 |  |  | 0.14 | 0.14 | A | [9 empty] | 88 | 0 | 380 | 0 | 0 | 166 | 0 | 648 | 0 | 0 | 0 | 0 | 0 | 61 |  |  | 5
2020-01-13 | C53932 | 3 | 중탄소 | SM45CI |  | Al 탈산 | I | 36 | 89 | 47800 | 92.42 | C | C | C |  | 1 |  | 1 | 1560 | 1599 | 6200 |  |  | 6200 | 66.52 | 4 | 93200 | 1625 |  | INGOT | 42 | 38 |  |  |  | 05 | [6 empty] | Y |  |  | Y |  | 104.85 | 12-1 | 135.72 | 0 | A |  | 1616 | 2 | 0.41 | 1557 | 1.37 | 64 |  | 337 | 5:37 | 20 | 20 | 0 | 0 |  | 0 | 8 |  | AR | 2020-01-14 03:22 |  | 13 | 2020-01-14 03:14 | [5 empty] | Y | [5 empty] | N |  |  |  | 6.81 | 0 | [18 empty] | 1 |  |  |  |  | 0 | 0 | A | [9 empty] | 0 | 0 | 328 | 0 | 0 | 0 | 0 | 599 | 0 | 200 | 0 | 0 | 0 | 116
2020-01-13 | A56429 | 1 | 저탄소 | SCR423PRH |  | Al 탈산 | B | 19 | 17 | 52700 | 73.12 | C | C | C |  | 1 | 1 |  | 1530 | 1572 | 4700 |  |  | 4700 | 46.29 | 12 | 101532 | 1608 |  | Y | 41 | 33 | [7 empty] | 박안희 | 2 |  | Y |  |  |  |  | 99.15 | 12-10 | 0 | 279.98 | A |  | 1608 | 3 | 0.24 | 1568 | 1.29 | 65 | 29 | 308 | 5:08 | 16 | 18 | 8 | 0 |  | 0 |  |  | N2 | 2020-01-14 03:04 | 2020-01-14 03:25 | 20 | 2020-01-14 03:04 | 21 |  |  |  |  | Y |  |  |  | Y | [5 empty] | 0 | 157.25 | [23 empty] | 15.35 | 69.32 | A | [9 empty] | 1271 | 99 | 122 | 236 | 0 | 0 | 0 | 598 | 0 | 299 | 0 | 0 | 0 | 0
2020-01-13 | B56384 | 2 | 고탄소 | SM50CM6 | TUNDISH교체 | Al 탈산 | B | 20 | 35 | 52000 | 103.77 | C | C |  | C | 1 |  | 1 | 1530 | 1555 | 7300 |  |  | 7300 | 86.28 | 10 | 84610 | 1655 |  | Y | 50 | 40 |  |  | B56381 | 05 |  |  |  | 고승만 | 2 |  | Y |  |  | Y |  | 101.2 | 12-8 | 215.44 | 0 | A |  | 1637 | 1 | 0.23 | 1578 | 1.23 | 91 | 41 | 225 | 3:45 | 25 | 26 | 0 | 0 |  | 0 | 0 |  | N2 | 2020-01-14 03:48 | 2020-01-14 04:09 | 21 | 2020-01-14 03:37 | 32 |  |  |  |  | Y |  | Y | Y | [5 empty] | 4.8 | 12.17 | 0 | [19 empty] | 1.92 |  |  |  | 0.15 | 0.15 | A | [9 empty] | 97 | 0 | 11 | 0 | 0 | 190 | 0 | 855 | 0 | 208 | 0 | 0 | 0 | 10 |  |  | 9 |  | 1
2020-01-13 | C53933 | 3 | 저탄소 | SCR420B | 연주시작 | Al 탈산 | T | 31 | 85 | 46900 | 106.72 | C | C | C |  | 1 |  | 1 | 1550 | 1571 | 9000 |  |  | 9000 | 89.88 | 48 | 100128 | 1655 |  | Y | 60 | 53 |  |  |  | 05 |  |  |  |  | 2 |  | Y |  |  | Y |  | 103.3 | 12-1 | 311.28 | 0 | A |  | 1651 | 2 | 0.41 | 1597 | 1.46 | 88 | 37 | 311 | 5:11 | 13 | 13 | 0 | 0 |  | 0 | 10 |  | AR | 2020-01-14 04:39 |  | 21 | 2020-01-14 04:29 | 30 |  |  |  |  | Y | [5 empty] | N |  |  |  | 6.27 | 0 | [23 empty] | 0 | 0 | A | [9 empty] | 611 | 701 | 50 | 92 | 0 | 0 | 0 | 1082 | 0 | 301 | 0 | 0 | 0 | 9 |  |  | 9 |  | 1
2020-01-13 | A56430 | 1 | 저탄소 | SCR423PRH |  | Al 탈산 | B | 32 | 40 | 49500 | 72.17 | C | C | C |  | 1 | 1 |  | 1530 | 1554 | 5100 |  |  | 5100 | 60.28 | 10 | 84610 | 1605 |  | Y | 42 | 34 | [7 empty] | 박안희 | 2 |  | Y |  |  |  |  | 102.8 | 12-9 | 0 | 293.6 | A |  | 1605 | 3 | 0.24 | 1571 | 1.13 | 68 | 29 | 314 | 5:14 | 16 | 18 | 9 | 0 |  | 0 |  |  | N2 | 2020-01-14 04:05 | 2020-01-14 04:34 | 29 | 2020-01-14 04:04 | 30 |  |  |  |  | Y |  |  |  | Y | [5 empty] | 0 | 169.8 | [23 empty] | 17.61 | 69.32 | A | [9 empty] | 577 | 656 | 115 | 14 | 0 | 0 | 0 | 597 | 0 | 298 | 0 | 0 | 0 | 13
2020-01-13 | B56385 | 2 | 고탄소 | SM50CM6 |  | Al 탈산 | B | 35 | 64 | 52800 | 96.13 | C | C | C |  | 1 | 1 |  | 1530 | 1544 | 6400 |  |  | 6400 | 63.03 | 12 | 101532 | 1637 |  | Y | 48 | 35 |  |  | B56382 | 05 |  |  |  | 고승만 | 2 |  | N | Y |  | Y |  | 98.85 | 11-10 | 216.2 | 0 | A |  | 1606 | 3 | 0.22 | 1561 | 1.32 | 74 | 36 | 276 | 4:36 | 25 | 25 | 10 | 0 |  | 0 |  |  | N2 | 2020-01-14 04:43 | 2020-01-14 05:07 | 24 | 2020-01-14 04:40 | 27 |  |  |  |  | Y |  |  |  | Y | [5 empty] | 224.27 | 22.98 | [23 empty] | 18.31 | 69.32 | A | [9 empty] | 55 | 80 | 0 | 9 | 0 | 171 | 0 | 919 | 0 | 201 | 0 | 0 | 0 | 24
2020-01-13 | A56431 | 1 | 저탄소 | SCR423PRH | TUNDISH교체전 | Al 탈산 | B | 29 | 9 | 53700 | 84.77 | C | C |  | C | 1 |  | 1 | 1530 | 1575 | 5800 |  |  | 5800 | 63.74 | 12 | 90988 | 1628 |  | Y | 43 | 35 | [7 empty] | 박안희 | 2 |  | Y |  |  |  |  | 98.7 | 13-2 | 0.07 | 183.88 | A |  | 1636 | 1 | 0.31 | 1580 | 1.69 | 77 | 34 | 257 | 4:17 | 16 | 17 | 0 | 0 |  | 0 | 0 |  | N2 | 2020-01-14 05:16 | 2020-01-14 05:45 | 29 | 2020-01-14 05:02 | 42 |  |  |  |  | Y | [8 empty] | 3.8 | 0 | 20.89 | [23 empty] | 0.39 | 0.39 | A | [9 empty] | 1415 | 0 | 143 | 0 | 0 | 0 | 0 | 598 | 0 | 297 | 0 | 0 | 0 | 0 |  |  | 5
2020-01-13 | B56386 | 2 | 고탄소 | SM50CM6 |  | Al 탈산 | B | 33 | 62 | 51300 | 89.02 | C | C | C |  | 1 | 1 |  | 1530 | 1554 | 5900 |  |  | 5900 | 69.73 | 10 | 84610 | 1625 |  | Y | 43 | 33 |  |  | B56383 | 05 |  |  |  | 고승만 | 2 |  |  | Y |  | Y |  | 95.8 | 11-8 | 258.67 | 0 | A |  | 1602 | 3 | 0.22 | 1559 | 0.93 | 72 | 31 | 269 | 4:29 | 25 | 25 | 11 | 0 |  | 0 |  |  | N2 | 2020-01-14 05:37 | 2020-01-14 06:10 | 33 | 2020-01-14 05:37 | 33 |  |  |  |  | Y |  |  |  | Y | [5 empty] | 254.16 | 85.28 | [23 empty] | 45.92 | 69.32 | A | [9 empty] | 120 | 42 | 100 | 0 | 0 | 207 | 0 | 729 | 0 | 205 | 0 | 0 | 0 | 33
2020-01-13 | C53934 | 3 | 저탄소 | SCR420B | 연주종료 | Al 탈산 | T | 6 | 73 | 50200 | 90.78 | C | C | C |  | 1 |  | 1 | 1550 | 1566 | 7100 |  |  | 7100 | 70.91 | 48 | 100128 | 1631 |  | Y | 46 | 41 | 인고트 12톤처리 | [7 empty] | 2 |  |  |  |  | Y |  | 102.25 | 12-2 | 292.68 | 0 | A |  | 1633 | 2 | 0.4 | 1583 | 1.35 | 74 | 30 | 285 | 4:45 | 13 | 13 | 0 | 0 |  | 0 | 8 |  | AR | 2020-01-14 05:41 |  | 35 | 2020-01-14 05:33 | 44 |  |  |  |  | Y | [5 empty] | N |  |  |  | 6.6 | 0 | [23 empty] | 0.57 | 0 | A | [9 empty] | 619 | 802 | 22 | 593 | 0 | 0 | 0 | 494 | 0 | 200 | 0 | 0 | 0 | 6 |  |  | 7
2020-01-13 | A56432 | 1 | 고탄소 | SM50CM6 |  | Al 탈산 | B | 15 | 3 | 54400 | 94.48 | C | C | A |  | 1 | 1 |  | 1520 | 1553 | 5200 |  |  | 5200 | 51.22 | 12 | 101532 | 1609 |  | Y | 48 | 34 | [7 empty] | 박안희 | 2 |  | Y |  |  |  |  | 98.65 | 13-3 | 206.41 | 0 | A |  | 1605 | 3 | 0.21 | 1558 | 1 | 71 | 31 | 235 | 3:55 | 25 | 25 | 12 | 0 |  | 0 |  |  | N2 | 2020-01-14 06:25 | 2020-01-14 07:11 | 46 | 2020-01-14 06:24 | 47 |  |  |  |  | Y |  |  |  | Y | [5 empty] | 156.87 | 89.09 | [23 empty] | 53.08 | 69.32 | A | [9 empty] | 40 | 0 | 233 | 20 | 0 | 0 | 0 | 297 | 0 | 296 | 0 | 0 | 0 | 40
2020-01-13 | B56387 | 2 | 중탄소 | SM48CM1 | TUNDISH교체 | Al 탈산 | B | 5 | 10 | 52700 | 106.12 | C | A |  | A | 1 |  | 1 | 1530 | 1534 | 8100 |  |  | 8100 | 92.02 | 12 | 88020 | 1645 |  | Y | 57 | 46 |  |  | B56384 | 05 |  |  |  | 고승만 | 2 |  |  | Y |  | N |  | 112.2 | 14-6 | 401.62 | 0 | A |  | 1633 | 1 | 0.27 | 1574 | 1.44 | 87 | 37 | 290 | 4:50 | 18 | 22 | 0 | 0 |  | 0 | 0 |  | N2 | 2020-01-14 06:56 | 2020-01-14 07:17 | 21 | 2020-01-14 06:46 | 32 |  |  |  |  | Y | [8 empty] | 4.5 | 13.03 | 0 | [19 empty] | 2.28 |  |  |  | 0.13 | 0.13 | A | [9 empty] | 95 | 0 | 323 | 0 | 0 | 200 | 0 | 748 | 0 | 361 | 0 | 0 | 0 | 51 |  |  | 8 |  | 1
2020-01-13 | C53935 | 3 | 저탄소 | SCR420B | 연주종료 | Al 탈산 | T | 10 | 50 | 50950 | 94.7 | C | A | A |  | 1 |  | 1 | 1550 | 1556 | 7400 |  |  | 7400 | 78.83 | 45 | 93870 | 1644 |  | Y | 46 | 42 | [15 empty] | 91.95 | 11-6 | 329.36 | 0 | A |  | 1635 | 2 | 0.41 | 1581 | 1.46 | 72 | 27 | 385 | 6:25 | 13 | 13 | 0 | 0 |  | 0 | 12 |  | AR | 2020-01-14 06:50 |  | 36 | 2020-01-14 06:38 | 48 |  |  |  |  | Y | [5 empty] | N |  |  | 5.5 | 7.38 | 0 | [23 empty] | 0 | 0 | A | [9 empty] | 333 | 856 | 11 | 461 | 0 | 0 | 0 | 403 | 0 | 281 | 0 | 0 | 0 | 5 |  |  | 6
2020-01-13 | A56433 | 1 | 고탄소 | SM50CM6 | 연주종료 | Al 탈산 | B | 19 | 18 | 52600 | 105.63 | C | A | A |  | 1 | 1 |  | 1520 | 1580 | 4600 |  |  | 4600 | 65.75 | 9 | 69965 | 1618 |  | Y | 42 | 30 |  |  | A56430 |  |  |  |  | 박안희 | 2 |  |  | Y | [5 empty] | 230.24 | 0 | A |  | 1595 | 3 | 0.21 | 1560 | 0.55 | 73 | 0 | 253 | 4:13 | 25 | 25 | 13 | 0 |  | 0 |  |  | N2 | 2020-01-14 07:35 | 2020-01-15 00:26 | 1011 | 2020-01-14 07:35 | 1011 |  |  |  |  | Y |  |  |  | Y | [5 empty] | 0.16 | 0 | [23 empty] | 106.62 | 69.32 | A | [9 empty] | 39 | 0 | 173 | 0 | 0 | 0 | 0 | 298 | 0 | 298 | 0 | 0 | 0 | 26
2020-01-14 | B56388 | 2 | 중탄소 | SM48CM1 |  | Al 탈산 | B | 20 | 36 | 52000 | 105.58 | A | A |  | A | 1 |  | 1 | 1530 | 1597 | 5400 |  |  | 5400 | 61.35 | 12 | 88020 | 1657 |  | Y | 38 | 31 | [7 empty] | 박용우 | 2 | [6 empty] | 97.4 | 12-4 | 256.18 | 0 | A |  | 1642 | 1 | 0.31 | 1556 | 1.75 | 69 | 33 | 298 | 4:58 | 18 | 19 | 0 | 0 | 60 | 0 | 0 |  | N2 | 2020-01-14 08:04 | 2020-01-14 08:25 | 22 | 2020-01-14 07:32 | 53 | [14 empty] | 23.21 | 0 | [20 empty] | 1.63 |  |  | 0.23 | 0.23 | A | [9 empty] | 84 | 0 | 295 | 0 | 0 | 163 | 0 | 1189 | 0 | 305 | 0 | 0 | 0 | 84 |  |  | 5
2020-01-14 | C53936 | 3 | 저탄소 | SCR420B | 연주종료 | Al 탈산 | T | 36 | 90 | 47800 | 88.23 | A | A | A |  | 1 |  | 1 | 1550 | 1609 | 5500 |  |  | 5500 | 54.93 | 48 | 100128 | 1679 |  | Y | 42 | 32 | [7 empty] | 도주용 | 2 |  |  | N |  | Y | 4 | 95.75 | 11-3 | 229.42 | 0 | A |  | 1633 | 2 | 0.4 | 1577 | 1.6 | 68 | 19 | 435 | 7:15 | 13 | 13 | 0 | 0 |  | 0 | 13 |  | AR | 2020-01-14 07:47 |  | 39 | 2020-01-14 07:34 | 52 |  |  |  |  | Y | [5 empty] | N |  |  | 5 | 9.51 | 0 | [23 empty] | 0 | 0 | A | [9 empty] | 901 | 399 | 56 | 350 | 0 | 0 | 0 | 601 | 0 | 300 | 99 | 0 | 0 | 15 |  |  | 5
2020-01-14 | A56434 | 1 | 중탄소 | SM48CM1 |  | Al 탈산 | B | 32 | 41 | 50700 | 110.93 | A | A | A |  | 1 | 1 |  | 1520 | 1553 | 6000 |  |  | 6000 | 68.17 | 12 | 88020 | 1627 |  | Y | 44 | 36 |  |  | A56431 |  |  |  |  | 정용태 | 3 |  | Y | Y |  |  |  | 106.4 | 13-3 | 325.96 | 0 | A |  | 1598 | 3 | 0.23 | 1561 | 0.54 | 74 | 36 | 289 | 4:49 | 18 | 19 | 14 | 0 |  | 0 |  |  | N2 | 2020-01-14 08:43 | 2020-01-14 09:25 | 42 | 2020-01-14 08:43 | 42 |  |  |  |  | Y |  |  |  | Y | [5 empty] | 199.8 | 243.52 | [20 empty] | 1.33 |  |  | 209.77 | 69.32 | A | [9 empty] | 51 | 0 | 204 | 20 | 0 | 0 | 0 | 594 | 0 | 598 | 145 | 0 | 0 | 24
2020-01-14 | C53937 | 3 | 저탄소 | SCR420B | TUNDISH교체전 | Al 탈산 | T | 31 | 86 | 46700 | 89 | A | A | A |  | 1 |  | 1 | 1550 | 1579 | 5700 |  |  | 5700 | 70.06 | 39 | 81354 | 1661 |  | Y | 41 | 33 | [7 empty] | 정종훈 | 2 |  |  |  |  | Y |  | 86.3 | 10-3 | 324.25 | 0 | A |  | 1638 | 2 | 0.38 | 1587 | 1.38 | 78 | 20 | 357 | 5:57 | 13 | 13 | 0 | 0 |  | 0 | 11 |  | AR | 2020-01-14 08:46 |  | 43 | 2020-01-14 08:35 | 54 |  |  |  |  | Y | [5 empty] | N |  |  | 6.5 | 17.29 | 0 | [23 empty] | 0 | 0 | A | [9 empty] | 399 | 758 | 17 | 307 | 0 | 0 | 0 | 604 | 0 | 300 | 201 | 0 | 0 | 0 |  |  | 5
2020-01-14 | A56435 | 1 | 중탄소 | SM48CM1 |  | Al 탈산 | B | 29 | 10 | 53400 | 122.43 | A | A | A |  | 1 | 1 |  | 1520 | 1538 | 6700 |  |  | 6700 | 76.12 | 12 | 88020 | 1613 |  | Y | 55 | 39 | A56432히트 잔강처리함. |  | B56386 |  |  |  |  | 정용태 | 2 |  | Y | Y |  |  |  | 107.25 | 14-1 | 277.29 | 0 | A |  | 1589 | 3 | 0.22 | 1555 | 0.51 | 68 | 36 | 278 | 4:38 | 18 | 19 | 15 | 0 |  | 0 |  |  | N2 | 2020-01-14 09:51 | 2020-01-14 10:32 | 41 | 2020-01-14 09:50 | 41 |  |  |  |  | Y |  |  |  | Y | [5 empty] | 129.99 | 244.05 | [20 empty] | 1.25 |  |  | 305.74 | 69.32 | A | [9 empty] | 93 | 0 | 208 | 44 | 0 | 0 | 0 | 496 | 0 | 498 | 147 | 0 | 0 | 28
2020-01-14 | C53938 | 3 | 저탄소 | SCM415C2 |  | Al 탈산 | I | 6 | 74 | 48300 | 103.08 | A | A | A |  | 1 |  | 1 | 1560 | 1580 | 7900 |  |  | 7900 | 80.12 | 17 | 98600 | 1695 | 362 | INGOT | 45 | 42 | [7 empty] | 정종훈 | [5 empty] | Y | 4 | 102.6 | 12-2 | 297.18 | 0 | A |  | 1671 | 2 | 0.4 | 1606 | 1.44 | 90 |  | 353 | 5:53 | 18 | 20 | 0 | 0 |  | 0 |  |  | N2 | 2020-01-14 10:06 |  | 28 | 2020-01-14 09:52 | [5 empty] | Y | [5 empty] | N |  |  |  | 10.09 | 0 | [18 empty] | 0.9 |  |  |  |  | 0 | 0 | A |  |  | 5.179 | 34.168 | 49.817 | 0.441 | 9.619 | 1.458 | 1391.47 | 8 | 1063 | 54 | 97 | 0 | 0 | 0 | 899 | 0 | 300 | 403 | 0 | 0 | 0
2020-01-14 | A56436 | 1 | 중탄소 | SM48CM1 |  | Al 탈산 | B | 15 | 4 | 53600 | 116.75 | A | A | A |  | 1 | 1 |  | 1520 | 1608 | 4700 |  |  | 4700 | 45.77 | 14 | 102690 | 1611 |  | Y | 67 | 28 | A56433 , B56388히트 잔강처리함. |  | B56387 |  |  |  |  | 정용태 | 2 |  | Y | Y |  |  |  | 101 | 13-6 | 175.15 | 0 | A |  | 1603 | 3 | 0.23 | 1559 | 0.88 | 72 | 36 | 255 | 4:15 | 18 | 18 | 16 | 0 |  | 0 |  |  | N2 | 2020-01-14 10:54 | 2020-01-14 11:40 | 46 | 2020-01-14 10:53 | 47 |  |  |  |  | Y |  |  |  | Y | [5 empty] | 166.08 | 160.65 | [20 empty] | 1.07 |  |  | 365.02 | 69.32 | A | [9 empty] | 87 | 0 | 114 | 8 | 0 | 0 | 0 | 594 | 0 | 547 | 195 | 0 | 0 | 19
2020-01-14 | C53939 | 3 | 고탄소 | AE1050M2 | 연주시작 | Al 탈산 | T | 10 | 51 | 50600 | 149 | A | A | A |  | 1 |  | 1 | 1530 | 1567 | 7900 |  |  | 7900 | 79.89 | 36 | 98892 | 1646 |  | Y | 78 | 40 | [7 empty] | 정종훈 | 2 |  |  |  |  | Y |  | 105.1 | 12-9 | 251.13 | 0 | A |  | 1624 | 2 | 0.44 | 1575 | 1.04 | 90 | 47 | 484 | 8:04 | 10 | 11 | 0 | 0 |  | 0 | 25 |  | AR | 2020-01-14 11:55 |  | 23 | 2020-01-14 11:30 | 47 |  |  |  |  | Y | [5 empty] | N |  |  | 4.5 | 3.52 | 0 | [23 empty] | 0.99 | 0 | A |  |  | 5.925 | 34.806 | 47.577 | 0.335 | 8.029 | 1.366 | 1426.2 | 0 | 0 | 532 | 0 | 0 | 0 | 0 | 594 | 0 | 299 | 197 | 0 | 0 | 22 |  |  | 12 |  | 1
2020-01-14 | A56437 | 1 | 중탄소 | SM48CM1 |  | Al 탈산 | B | 5 | 11 | 52400 | 78.22 | A | A | A |  | 1 | 1 |  | 1520 | 1534 | 5700 |  |  | 5700 | 55.51 | 14 | 102690 | 1594 |  | Y | 41 | 33 |  |  | A56434 |  |  |  |  | 정용태 | 3 |  |  | Y |  |  |  | 101.35 | 13-4 | 268.39 | 0 | A |  | 1592 | 3 | 0.21 | 1556 | 1.03 | 69 | 27 | 253 | 4:13 | 18 | 19 | 17 | 0 |  | 0 |  |  | N2 | 2020-01-14 11:57 | 2020-01-14 12:42 | 45 | 2020-01-14 11:54 | 48 | [8 empty] | N | [5 empty] | 166.44 | 70.93 | [20 empty] | 1 |  |  | 0 | 0 | A | [9 empty] | 133 | 0 | 173 | 23 | 0 | 0 | 0 | 295 | 0 | 299 | 0 | 0 | 0 | 43
2020-01-14 | C53940 | 3 | 고탄소 | AE1050M2 | 연주종료 | Al 탈산 | T | 33 | 63 | 50300 | 96.02 | A | A | A |  | 1 |  | 1 | 1530 | 1547 | 7000 |  |  | 7000 | 77.22 | 33 | 90651 | 1623 |  | Y | 45 | 39 |  |  | C53938 | 03 |  |  |  | 도주용 | 2 |  | N | Y |  | Y | 4 | 96.9 | 11-9 | 239.69 | 0 | A |  | 1614 | 2 | 0.4 | 1553 | 1.79 | 68 | 53 | 393 | 6:33 | 10 | 11 | 0 | 0 |  | 0 | 17 |  | AR | 2020-01-14 12:57 |  | 27 | 2020-01-14 12:40 | 45 |  |  |  |  | Y | [5 empty] | N |  |  | 5 | 3.73 | 0 | [23 empty] | 0 | 0 | A | [9 empty] | 62 | 0 | 564 | 0 | 0 | 0 | 0 | 804 | 0 | 302 | 203 | 0 | 0 | 27 |  |  | 7
2020-01-14 | A56438 | 1 | 중탄소 | SM48CM1 |  | Al 탈산 | B | 32 | 42 | 51600 | 79.67 | A | A | A |  | 1 | 1 |  | 1520 | 1548 | 5300 |  |  | 5300 | 51.61 | 14 | 102690 | 1582 |  | Y | 42 | 32 |  |  | A56435 |  |  |  |  | 정용태 | 3 |  |  | Y |  |  |  | 103.85 | 12-10 | 249.05 | 0 | A |  | 1591 | 3 | 0.22 | 1556 | 0.92 | 69 | 28 | 259 | 4:19 | 18 | 18 | 18 | 0 |  | 0 |  |  | N2 | 2020-01-14 13:00 | 2020-01-14 13:46 | 46 | 2020-01-14 13:00 | 46 |  |  |  |  | Y |  |  |  | Y | [5 empty] | 75.41 | 89.29 | [20 empty] | 1.2 |  |  | 31.31 | 0 | A | [9 empty] | 121 | 0 | 257 | 58 | 0 | 0 | 0 | 443 | 0 | 395 | 147 | 0 | 0 | 49
2020-01-14 | C53941 | 3 | 고탄소 | AE1050M2 | 연주종료 | Al 탈산 | T | 35 | 65 | 51450 | 91.88 | A | A | A |  | 1 |  | 1 | 1530 | 1612 | 5500 |  |  | 5500 | 60.67 | 33 | 90651 | 1624 |  | Y | 42 | 37 | [7 empty] | 정종훈 | 2 |  |  |  |  | Y |  | 93.5 | 11-5 | 222.82 | 0 | A |  | 1603 | 2 | 0.41 | 1552 | 1.7 | 67 | 18 | 335 | 5:35 | 10 | 10 | 0 | 0 |  | 0 |  |  | AR | 2020-01-14 13:56 |  | 28 | 2020-01-14 13:36 | 48 | [14 empty] | 2.22 | 0 | [23 empty] | 0.29 | 0 | A | [9 empty] | 27 | 0 | 676 | 0 | 0 | 0 | 0 | 805 | 0 | 299 | 199 | 0 | 0 | 25 |  |  | 5
2020-01-14 | A56439 | 1 | 중탄소 | SM48CM1 | TUNDISH교체전 | Al 탈산 | B | 29 | 11 | 53200 | 66.23 | A | B | B |  | 1 | 1 |  | 1520 | 1541 | 4500 |  |  | 4500 | 51.12 | 12 | 88020 | 1591 |  | Y | 39 | 26 | [7 empty] | 정용태 | 3 |  | Y |  |  |  |  | 102.25 | 13-5 | 272.93 | 0.14 | A |  | 1591 | 3 | 0.22 | 1549 | 1.62 | 62 | 31 | 288 | 4:48 | 18 | 18 | 19 | 0 |  | 0 |  |  | N2 | 2020-01-14 14:31 | 2020-01-14 14:51 | 21 | 2020-01-14 14:30 | 22 |  |  |  |  | Y |  |  |  | Y | [5 empty] | 87.44 | 17.93 | [20 empty] | 1.14 |  |  | 32.95 | 0 | A | [9 empty] | 142 | 0 | 112 | 145 | 0 | 0 | 0 | 548 | 0 | 596 | 146 | 0 | 0 | 48
2020-01-14 | C53942 | 3 | 고탄소 | AE1050M2 | 연주종료 | Al 탈산 | T | 6 | 75 | 49100 | 87.58 | A | B | B |  | 1 |  | 1 | 1530 | 1552 | 5800 |  |  | 5800 | 58.65 | 36 | 98892 | 1616 |  | Y | 41 | 35 | [7 empty] | 도주용 | 2 |  | N |  |  | Y | 4 | 98.1 | 11-8 | 176.35 | 0 | A |  | 1600 | 2 | 0.42 | 1556 | 1.19 | 71 | 33 | 341 | 5:41 | 10 | 11 | 0 | 0 |  | 0 | 10 |  | AR | 2020-01-14 14:59 |  | 21 | 2020-01-14 14:48 | 31 |  |  |  |  | Y | [5 empty] | Y |  |  |  | 3.03 | 0 | [23 empty] | 0.29 | 0 | A | [9 empty] | 21 | 0 | 426 | 0 | 0 | 0 | 0 | 601 | 0 | 300 | 0 | 0 | 0 | 45
2020-01-14 | A56440 | 1 | 고탄소 | AE1055LS | TUNDISH교체 | Al 탈산 | B | 15 | 5 | 53800 | 78.75 | B | B | B |  | 1 | 1 |  | 1520 | 1521 | 6200 |  |  | 6200 | 73.28 | 10 | 84610 | 1617 |  | Y | 41 | 35 | [7 empty] | 이호남 | 2 |  | Y |  |  |  |  | 100.8 | 13-5 | 0 | 295.68 | A |  | 1617 | 3 | 0.18 | 1570 | 1.27 | 86 | 32 | 273 | 4:33 | 25 | 25 | 20 | 0 |  | 0 |  |  | N2 | 2020-01-14 15:48 | 2020-01-14 16:16 | 29 | 2020-01-14 15:47 | 30 |  |  |  |  | Y |  |  |  | Y | [5 empty] | 0 | 173.5 | [19 empty] | 2.27 |  |  |  | 34.3 | 0 | A | [9 empty] | 52 | 0 | 780 | 40 | 0 | 0 | 0 | 600 | 0 | 552 | 0 | 0 | 0 | 103 |  |  |  |  | 1
2020-01-14 | C53943 | 3 | 고탄소 | AE1050M2 | 연주종료 | Al 탈산 | T | 10 | 52 | 49800 | 87.2 | B | B | B |  | 1 |  | 1 | 1530 | 1573 | 5300 |  |  | 5300 | 58.47 | 33 | 90651 | 1610 |  | Y | 43 | 32 |  |  | C53940 | 05 |  |  |  | 박재승 | 3 |  | Y |  |  | Y |  | 95.9 | 11-10 | 123.6 | 0 | A |  | 1607 | 2 | 0.44 | 1563 | 1.33 | 78 | 48 | 336 | 5:36 | 10 | 10 | 0 | 0 |  | 0 | 10 |  | AR | 2020-01-14 16:11 |  | 14 | 2020-01-14 16:00 | 26 |  |  |  |  | Y | [5 empty] | Y |  |  |  | 4.24 | 0 | [23 empty] | 0.29 | 0 | A | [9 empty] | 45 | 0 | 518 | 0 | 0 | 0 | 0 | 403 | 0 | 300 | 0 | 0 | 0 | 30 |  |  | 5
2020-01-14 | A56441 | 1 | 고탄소 | AE1055LS |  | Al 탈산 | B | 5 | 12 | 52100 | 87.68 | B | B | B |  | 1 | 1 |  | 1520 | 1514 | 5700 |  |  | 5700 | 56.14 | 12 | 101532 | 1587 |  | Y | 43 | 33 | [7 empty] | 이호남 | 2 |  | Y |  |  |  |  | 108.85 | 14-2 | 0 | 245.99 | A |  | 1587 | 3 | 0.18 | 1541 | 1.07 | 57 | 28 | 292 | 4:52 | 25 | 25 | 21 | 0 |  | 0 |  |  | N2 | 2020-01-14 17:08 | 2020-01-14 17:18 | 10 | 2020-01-14 17:06 | 12 |  |  |  |  | Y |  |  |  | Y | [5 empty] | 0 | 210.87 | [23 empty] | 35.71 | 0 | A | [9 empty] | 19 | 0 | 782 | 31 | 0 | 0 | 0 | 453 | 0 | 401 | 0 | 0 | 0 | 42
2020-01-14 | C53944 | 3 | 고탄소 | AE1050M2 | 연주종료 | Al 탈산 | T | 20 | 37 | 50500 | 89.85 | B | B | B |  | 1 |  | 1 | 1530 | 1534 | 7500 |  |  | 7500 | 75.84 | 36 | 98892 | 1615 | 725 | Y | 55 | 41 |  |  | C53941 | 05 |  |  |  | 박재승 | 3 |  | Y |  |  | Y |  |  |  | 186.44 | 0 | A |  | 1608 | 2 | 0.41 | 1563 | 1.96 | 78 | 40 | 371 | 6:11 | 10 | 10 | 0 | 0 |  | 0 | 10 |  | AR | 2020-01-14 17:22 |  | 11 | 2020-01-14 17:09 | 23 |  |  |  |  | Y | [5 empty] | Y |  |  |  | 3.06 | 0 | [23 empty] | 0.29 | 0 | A | [9 empty] | 22 | 0 | 250 | 0 | 0 | 0 | 0 | 548 | 0 | 299 | 50 | 0 | 0 | 8 |  |  | 5
2020-01-14 | A56442 | 1 | 고탄소 | AE1055LS |  | Al 탈산 | B | 32 | 43 | 51600 | 84.07 | B | B | B |  | 1 | 1 |  | 1520 | 1606 | 3100 |  |  | 3100 | 36.64 | 10 | 84610 | 1589 |  | Y | 41 | 22 | [7 empty] | 이호남 | 2 |  |  |  |  | Y |  | 99.7 | 12-5 | 0 | 84.73 | A |  | 1589 | 3 | 0.18 | 1542 | 1.12 | 58 | 29 | 303 | 5:03 | 25 | 25 | 22 | 0 |  | 0 |  |  | N2 | 2020-01-14 18:04 | 2020-01-14 18:27 | 23 | 2020-01-14 18:03 | 24 |  |  |  |  | Y |  |  |  | Y | [5 empty] | 0 | 197.32 | [23 empty] | 40.8 | 0 | A | [9 empty] | 49 | 0 | 842 | 0 | 0 | 0 | 0 | 553 | 0 | 493 | 0 | 0 | 0 | 29
2020-01-14 | C53945 | 3 | 고탄소 | AE1050M2 | 연주종료 | Al 탈산 | T | 35 | 66 | 52500 | 87.4 | B | B | B |  | 1 |  | 1 | 1530 | 1555 | 6100 |  |  | 6100 | 67.29 | 33 | 90651 | 1625 |  | Y | 44 | 34 | [7 empty] | 박재승 | 4 |  |  |  |  | Y |  |  |  | 116.9 | 0 | A |  | 1605 | 2 | 0.42 | 1556 | 1.4 | 71 | 42 | 351 | 5:51 | 10 | 14 | 0 | 0 |  | 0 | 10 |  | AR | 2020-01-14 18:27 |  | 5 | 2020-01-14 18:18 | 15 |  |  |  |  | Y | [5 empty] | Y |  |  |  | 5.13 | 0 | [23 empty] | 0.29 | 0 | A | [9 empty] | 53 | 0 | 243 | 0 | 0 | 0 | 0 | 549 | 0 | 301 | 50 | 0 | 0 | 6 |  |  | 5
2020-01-14 | A56443 | 1 | 고탄소 | AE1055LS |  | Al 탈산 | B | 29 | 12 | 53200 | 74.9 | B | B | B |  | 1 | 1 |  | 1520 | 1600 | 3200 |  |  | 3200 | 21.21 | 18 | 150852 | 1592 |  | Y | 41 | 22 | [7 empty] | 이호남 | 2 |  | Y |  |  |  |  | 0 | 10-1 | 0 | 186.28 | A |  | 1596 | 3 | 0.19 | 1553 | 1.3 | 69 | 34 | 256 | 4:16 | 25 | 26 | 23 | 0 |  | 0 |  |  | N2 | 2020-01-14 19:02 | 2020-01-14 19:29 | 27 | 2020-01-14 19:01 | 28 |  |  |  |  | Y |  |  |  | Y | [5 empty] | 0 | 151.01 | [23 empty] | 41.82 | 0 | A | [9 empty] | 60 | 0 | 775 | 26 | 0 | 0 | 0 | 555 | 0 | 520 | 0 | 0 | 0 | 41
2020-01-14 | C53946 | 3 | 고탄소 | AE1050M2 | TUNDISH교체전 | Al 탈산 | T | 6 | 76 | 48750 | 89.85 | B | B | B |  | 1 |  | 1 | 1530 | 1560 | 5400 |  |  | 5400 | 56.17 | 35 | 96145 | 1607 |  | Y | 48 | 33 | [7 empty] | 박재승 | 3 |  |  |  |  | Y |  | 95.1 | 11-5 | 128.72 | 0 | A |  | 1594 | 2 | 0.44 | 1548 | 1.59 | 63 | 37 | 380 | 6:20 | 10 | 14 | 0 | 0 |  | 0 | 10 |  | AR | 2020-01-14 19:28 |  | 8 | 2020-01-14 19:15 | 21 |  |  |  |  | Y | [5 empty] | Y |  |  |  | 5.05 | 0 | [23 empty] | 0.29 | 0 | A | [9 empty] | 79 | 0 | 304 | 0 | 0 | 0 | 0 | 400 | 0 | 300 | 0 | 0 | 0 | 17 |  |  | 10
2020-01-14 | A56444 | 1 | 고탄소 | P-AE1055LS |  | Al 탈산 | B | 15 | 6 | 52200 | 72.32 | B | B | B |  | 1 | 1 |  | 1520 | 1606 | 2500 |  |  | 2500 | 49.25 | 6 | 50766 | 1594 |  | Y | 41 | 17 | [7 empty] | 이호남 | 2 |  | Y | [6 empty] | 0 | 145.69 | A |  | 1594 | 3 | 0.18 | 1556 | 1.27 | 71 | 35 | 256 | 4:16 | 25 | 25 | 24 | 0 |  | 0 |  |  | N2 | 2020-01-14 19:58 | 2020-01-14 20:29 | 31 | 2020-01-14 19:57 | 33 |  |  |  |  | Y |  |  |  | Y | [5 empty] | 0 | 135.12 | [23 empty] | 42.81 | 0 | A |  |  | 3.703 | 31.844 | 51.183 | 0.141 | 13.822 | 1.607 | 1593.68 | 71 | 0 | 835 | 23 | 0 | 0 | 0 | 297 | 0 | 298 | 0 | 0 | 0 | 34 |  |  |  | 0
2020-01-14 | C53947 | 3 | 고탄소 | SM55CI |  | Al 탈산 | I | 10 | 53 | 50300 | 107.75 | B | B | B |  | 1 |  | 1 | 1560 | 1562 | 6700 |  |  | 6700 | 72.51 | 12 | 92400 | 1644 |  | INGOT | 52 | 36 | [7 empty] | 박재승 | 0 |  |  |  |  | Y |  | 98.4 | 12-2 | 173.17 | 0 | A |  | 1626 | 2 | 0.44 | 1570 | 1.6 | 83 |  | 348 | 5:48 | 20 | 20 | 0 | 0 |  | 0 | 15 |  | N2 | 2020-01-14 20:45 |  | 15 | 2020-01-14 20:24 | [5 empty] | Y | [5 empty] | N |  |  |  | 6.18 | 0 | [18 empty] | 0.9 |  |  |  |  | 0.29 | 0 | A | [9 empty] | 0 | 0 | 12 | 0 | 0 | 0 | 0 | 902 | 0 | 300 | 180 | 0 | 0 | 43
2020-01-14 | A56445 | 1 | 고탄소 | P-AE1055LS |  | Al 탈산 | B | 5 | 13 | 52100 | 84.3 | B | B | B |  | 1 | 1 |  | 1520 | 1582 | 2700 |  |  | 2700 | 31.91 | 10 | 84610 | 1595 |  | Y | 41 | 19 | [7 empty] | 이호남 | 2 |  | Y | [6 empty] | 0 | 177 | A |  | 1594 | 3 | 0.18 | 1547 | 1.09 | 62 | 33 | 268 | 4:28 | 25 | 25 | 25 | 0 |  | 0 |  |  | N2 | 2020-01-14 21:07 | 2020-01-14 21:29 | 22 | 2020-01-14 21:06 | 23 |  |  |  |  | Y |  |  |  | Y | [5 empty] | 0 | 191.1 | [23 empty] | 61.66 | 0 | A |  |  | 2.661 | 32.285 | 52.265 | 0.332 | 19.641 | 1.618 | 1739.04 | 64 | 0 | 834 | 25 | 0 | 0 | 0 | 296 | 0 | 298 | 0 | 0 | 0 | 19 |  |  |  | 0
2020-01-14 | C53948 | 3 | 중탄소 | AE4140M9 | 연주시작 | Al 탈산 | T | 20 | 38 | 50800 | 109.68 | B | B | B |  | 1 |  | 1 | 1535 | 1587 | 7700 |  |  | 7700 | 80.09 | 35 | 96145 | 1667 |  | Y | 56 | 40 | [7 empty] | 박재승 | 3 |  |  |  |  | Y |  |  |  | 355.07 | 0 | A |  | 1652 | 2 | 0.42 | 1582 | 2.06 | 90 | 48 | 337 | 5:37 | 13 | 14 | 0 | 0 |  | 0 | 10 |  | AR | 2020-01-14 21:48 |  | 17 | 2020-01-14 21:28 | 37 |  |  |  |  | Y | [5 empty] | Y |  |  |  | 5.49 | 0 | [23 empty] | 0 | 0 | A | [9 empty] | 1239 | 0 | 285 | 0 | 0 | 0 | 0 | 554 | 0 | 300 | 51 | 0 | 0 | 21 |  |  | 9 |  | 1
2020-01-14 | A56446 | 1 | 고탄소 | P-AE1055LS |  | Al 탈산 | B | 32 | 44 | 51000 | 80.6 | B | B | B |  | 1 | 1 |  | 1520 | 1525 | 5200 |  |  | 5200 | 51.22 | 12 | 101532 | 1590 |  | Y | 41 | 32 | [7 empty] | 이호남 | 2 |  | N | Y |  |  |  | 108.3 | 13-4 | 0 | 209.67 | A |  | 1590 | 3 | 0.19 | 1553 | 0.93 | 68 | 34 | 263 | 4:23 | 25 | 25 | 26 | 0 |  | 0 |  |  | N2 | 2020-01-14 21:58 | 2020-01-14 22:25 | 27 | 2020-01-14 21:57 | 28 |  |  |  |  | Y |  |  |  | Y | [5 empty] | 0 | 191.41 | [23 empty] | 62.54 | 0 | A |  |  | 4.115 | 30.152 | 53.319 | 0.131 | 12.957 | 1.768 | 1774.41 | 100 | 0 | 944 | 19 | 0 | 0 | 0 | 492 | 0 | 448 | 0 | 0 | 0 | 33
2020-01-14 | C53949 | 3 | 중탄소 | AE4140M9 | 연주종료 | Al 탈산 | T | 35 | 67 | 52150 | 96.47 | B | D | D |  | 1 |  | 1 | 1535 | 1535 | 6700 |  |  | 6700 | 71.74 | 34 | 93398 | 1614 |  | Y | 53 | 38 |  |  | C53947 | 04 |  |  |  | 박재승 | 3 |  | N | Y |  | Y |  | 100.4 | 12-1 | 262.61 | 0 | A |  | 1609 | 2 | 0.4 | 1561 | 1.92 | 69 | 31 | 295 | 4:55 | 13 | 13 | 0 | 0 |  | 0 | 10 |  | AR | 2020-01-14 22:46 |  | 24 | 2020-01-14 22:28 | 42 |  |  |  |  | Y | [5 empty] | Y |  |  |  | 3.98 | 0 | [23 empty] | 0.84 | 0 | A | [9 empty] | 1274 | 0 | 281 | 0 | 0 | 0 | 0 | 508 | 0 | 301 | 44 | 0 | 0 | 20 |  |  | 7
2020-01-14 | A56447 | 1 | 고탄소 | P-AE1055LS |  | Al 탈산 | B | 29 | 13 | 53100 | 70.6 | B | D | D |  | 1 | 1 |  | 1520 | 1601 | 2300 |  |  | 2300 | 27.18 | 10 | 84610 | 1590 |  | Y | 37 | 15 | [7 empty] | 이호남 | 2 |  | Y | [6 empty] | 0.52 | 139.33 | A |  | 1590 | 3 | 0.18 | 1548 | 1.27 | 63 | 27 | 251 | 4:11 | 25 | 25 | 27 | 0 |  | 0 |  |  | N2 | 2020-01-14 22:52 | 2020-01-14 23:28 | 36 | 2020-01-14 22:52 | 36 |  |  |  |  | Y |  |  |  | Y | [5 empty] | 0 | 149.81 | [23 empty] | 63.52 | 0 | A |  |  | 3.749 | 30.5 | 52.403 | 0.149 | 13.977 | 1.718 | 1711.44 | 49 | 0 | 798 | 19 | 0 | 0 | 0 | 447 | 0 | 299 | 0 | 0 | 0 | 36
2020-01-14 | C53950 | 3 | 중탄소 | AE4140M9 | 연주종료 | Al 탈산 | T | 6 | 77 | 48900 | 88.47 | D | D | D |  | 1 |  | 1 | 1535 | 1555 | 6300 |  |  | 6300 | 57.34 | 40 | 109880 | 1618 |  | Y | 45 | 33 | [15 empty] | 107.55 | 12-6 | 118.71 | 0 | A |  | 1610 | 2 | 0.42 | 1563 | 1.81 | 71 | 22 | 296 | 4:56 | 13 | 15 | 0 | 0 |  | 0 | 10 |  | AR | 2020-01-14 23:45 |  | 30 | 2020-01-14 23:28 | 47 |  |  |  |  | Y | [5 empty] | Y |  |  |  | 4.55 | 0 | [23 empty] | 0.89 | 0 | A | [9 empty] | 1468 | 0 | 466 | 0 | 0 | 0 | 0 | 600 | 0 | 299 | 152 | 0 | 0 | 18 |  |  | 7
2020-01-14 | A56448 | 1 | 고탄소 | P-AE1055LS |  | Al 탈산 | B | 15 | 7 | 53300 | 71.93 | D | D | D |  | 1 | 1 |  | 1520 | 1593 | 2900 |  |  | 2900 | 28.56 | 12 | 101532 | 1595 |  | Y | 40 | 30 | [7 empty] | 김덕진 | 2 |  | Y |  |  |  |  | 104.25 | 13-8 | 0.02 | 147.02 | A |  | 1595 | 3 | 0.19 | 1555 | 1.25 | 70 | 34 | 257 | 4:17 | 25 | 25 | 28 | 0 |  | 0 |  |  | N2 | 2020-01-14 23:57 | 2020-01-15 00:26 | 29 | 2020-01-14 23:57 | 29 |  |  |  |  | Y |  |  |  | Y | [5 empty] | 0 | 146.97 | [23 empty] | 64.71 | 0 | A |  |  | 3.244 | 31.083 | 52.89 | 0.086 | 16.303 | 1.701 | 1795.21 | 66 | 0 | 887 | 26 | 0 | 0 | 0 | 393 | 0 | 197 | 0 | 0 | 0 | 37
2020-01-14 | C53951 | 3 | 중탄소 | AE4140 | 연주종료 | Al 탈산 | T | 10 | 54 | 49500 | 84.02 | D | D | D |  | 1 |  | 1 | 1535 | 1575 | 5900 |  |  | 5900 | 61.37 | 35 | 96145 | 1775 |  | Y | 44 | 30 |  |  |  | 05 |  |  |  | 박지웅 | 2 |  | Y |  |  | Y |  | 103.8 | 12-7 | 84.18 | 0 | A |  | 1606 | 2 | 0.41 | 1558 | 1.92 | 64 | 14 | 451 | 7:31 | 13 | 13 | 0 | 0 |  | 0 | 10 |  | N2 | 2020-01-15 00:44 |  | 41 | 2020-01-15 00:29 | 56 |  |  |  |  | Y | [5 empty] | Y |  |  |  | 5.52 | 0 | [23 empty] | 0.76 | 0 | A |  |  | 5.158 | 35.556 | 47.951 | 0.266 | 9.296 | 1.348 | 1406.53 | 853 | 0 | 473 | 0 | 0 | 0 | 0 | 592 | 0 | 299 | 151 | 0 | 0 | 14 |  |  | 5
2020-01-14 | A56449 | 1 | 고탄소 | P-AE1055LS |  | Al 탈산 | B | 5 | 14 | 52300 | 75.62 | D | D | D |  | 1 | 1 |  | 1520 | 1601 | 2400 |  |  | 2400 | 28.37 | 10 | 84610 | 1591 |  | Y | 40 | 33 | [7 empty] | 김덕진 | 2 |  | Y |  |  |  |  | 0 | 10-1 | 0.01 | 56.27 | A |  | 1591 | 3 | 0.19 | 1553 | 1.09 | 68 | 33 | 266 | 4:26 | 25 | 25 | 29 | 0 |  | 0 |  |  | N2 | 2020-01-15 00:58 | 2020-01-15 01:28 | 29 | 2020-01-15 00:58 | 30 |  |  |  |  | Y |  |  |  | Y | [5 empty] | 0 | 163.51 | [23 empty] | 65.79 | 0 | A |  |  | 3.634 | 30.722 | 52.702 | 0.125 | 14.502 | 1.715 | 1795.21 | 69 | 21 | 808 | 9 | 0 | 0 | 0 | 300 | 0 | 201 | 0 | 0 | 0 | 31
2020-01-14 | C53952 | 3 | 중탄소 | AE4140 | 연주종료 | Al 탈산 | T | 20 | 39 | 50200 | 97 | D | D | D |  | 1 |  | 1 | 1535 | 1556 | 8000 |  |  | 8000 | 80.9 | 36 | 98892 | 1608 |  | Y | 53 | 41 |  |  |  | 05 |  |  |  | 박지웅 | 2 |  | Y |  |  | Y |  | 100.3 | 12-7 | 248.88 | 0 | A |  | 1615 | 2 | 0.4 | 1563 | 1.86 | 69 | 24 | 313 | 5:13 | 13 | 16 | 0 | 0 |  | 0 | 10 |  | N2 | 2020-01-15 02:02 |  | 28 | 2020-01-15 01:45 | 44 |  |  |  |  | Y | [5 empty] | Y |  |  |  | 7.62 | 0 | [23 empty] | 1.16 | 0 | A |  |  | 5.794 | 33.805 | 48.953 | 0.215 | 8.448 | 1.448 | 1420.13 | 1184 | 0 | 905 | 0 | 0 | 0 | 0 | 599 | 0 | 300 | 150 | 0 | 0 | 11 |  |  | 5
2020-01-14 | A56450 | 1 | 고탄소 | P-AE1055LS |  | Al 탈산 | B | 32 | 45 | 50800 | 76.53 | D | D | D |  | 1 | 1 |  | 1520 | 1590 | 2900 |  |  | 2900 | 28.56 | 12 | 101532 | 1582 |  | Y | 40 | 35 | [7 empty] | 김덕진 | 2 |  | Y |  |  |  |  | 103.55 | 12-9 | 0.52 | 186.18 | A |  | 1582 | 3 | 0.19 | 1550 | 0.86 | 65 | 34 | 261 | 4:21 | 25 | 25 | 30 | 0 |  | 0 |  |  | N2 | 2020-01-15 01:58 | 2020-01-15 02:27 | 28 | 2020-01-15 01:57 | 29 |  |  |  |  | Y |  |  |  | Y | [5 empty] | 0 | 172.47 | [23 empty] | 66.86 | 0 | A |  |  | 3.66 | 30.702 | 52.667 | 0.191 | 14.389 | 1.715 | 1795.21 | 58 | 0 | 862 | 24 | 0 | 0 | 0 | 296 | 0 | 198 | 0 | 0 | 0 | 31 |  |  |  | 0
2020-01-14 | C53953 | 3 | 중탄소 | AE4140 | 연주종료 | Al 탈산 | T | 35 | 68 | 51750 | 90.52 | D | D | D |  | 1 |  | 1 | 1535 | 1544 | 7100 |  |  | 7100 | 57.44 | 45 | 123615 | 1608 |  | Y | 51 | 36 |  |  |  | 05 |  |  |  | 박지웅 | 2 |  | Y |  |  | Y |  | 95.8 | 11-7 | 166.67 | 0 | A |  | 1602 | 2 | 0.43 | 1563 | 1.7 | 69 | 24 | 306 | 5:06 | 13 | 13 | 0 | 0 |  | 0 | 10 |  | N2 | 2020-01-15 03:09 |  | 27 | 2020-01-15 02:52 | 44 |  |  |  |  | Y | [5 empty] | Y |  |  |  | 5.69 | 0 | [23 empty] | 0.75 | 0 | A | [9 empty] | 1144 | 0 | 711 | 0 | 0 | 0 | 0 | 506 | 0 | 302 | 101 | 0 | 0 | 15 |  |  | 14
2020-01-14 | A56451 | 1 | 고탄소 | P-AE1055LS |  | Al 탈산 | B | 29 | 14 | 53000 | 74.67 | D | D | D |  | 1 | 1 |  | 1520 | 1587 | 2800 |  |  | 2800 | 33.42 | 10 | 83784 | 1596 |  | Y | 39 | 28 | [7 empty] | 김덕진 | 2 |  | Y | [6 empty] | 0 | 179.36 | A |  | 1596 | 3 | 0.19 | 1556 | 1.11 | 71 | 36 | 178 | 2:58 | 25 | 26 | 31 | 0 |  | 0 |  |  | N2 | 2020-01-15 02:56 | 2020-01-15 03:26 | 30 | 2020-01-15 02:56 | 30 |  |  |  |  | Y |  |  |  | Y | [5 empty] | 0 | 167.72 | [23 empty] | 67.9 | 0 | A |  |  | 4.287 | 30.154 | 52.771 | 0.108 | 12.309 | 1.75 | 1774.41 | 29 | 0 | 806 | 21 | 0 | 0 | 0 | 298 | 0 | 197 | 0 | 0 | 0 | 45 |  |  |  | 0
2020-01-14 | A56452 | 1 | 고탄소 | AE1055LS |  | Al 탈산 | B | 15 | 8 | 53000 | 74.38 | D | D | D |  | 1 | 1 |  | 1520 | 1608 | 2500 |  |  | 2500 | 29.55 | 10 | 84610 | 1585 |  | Y | 41 | 16 | [7 empty] | 김덕진 | 2 | [6 empty] | 99 | 13-2 | 0.02 | 87.45 | A |  | 1585 | 3 | 0.2 | 1546 | 1.15 | 62 | 29 | 244 | 4:04 | 25 | 25 | 32 | 0 |  | 0 |  |  | N2 | 2020-01-15 03:56 | 2020-01-15 04:25 | 30 | 2020-01-15 03:55 | 30 |  |  |  |  | Y |  |  |  | Y | [5 empty] | 0 | 154.83 | [23 empty] | 68.95 | 0 | A | [9 empty] | 0 | 0 | 609 | 29 | 0 | 0 | 0 | 640 | 0 | 295 | 0 | 0 | 0 | 23
2020-01-14 | C53954 | 3 | 중탄소 | AE4140Q | 연주종료 | Al 탈산 | T | 6 | 78 | 48450 | 83.92 | D | D | D |  | 1 |  | 1 | 1535 | 1570 | 6700 |  |  | 6700 | 97.56 | 25 | 68675 | 1621 |  | Y | 50 | 35 |  |  |  | 05 |  |  |  | 박지웅 | 2 |  | Y |  |  | Y |  | 101.95 | 12-1 | 164.86 | 0 | A |  | 1607 | 2 | 0.4 | 1562 | 1.96 | 68 | 19 | 421 | 7:01 | 13 | 13 | 0 | 0 |  | 0 | 10 |  | AR | 2020-01-15 04:13 |  | 26 | 2020-01-15 04:02 | 37 |  |  |  |  | Y | [5 empty] | N |  |  |  | 8.95 | 0 | [23 empty] | 0.46 | 0 | B | [9 empty] | 1483 | 0 | 741 | 34 | 0 | 0 | 0 | 595 | 0 | 300 | 153 | 0 | 0 | 0 |  |  | 14
2020-01-14 | B56389 | 2 | 중탄소 | SCM440HF | 연주시작 | Al 탈산 | B | 19 | 19 | 52700 | 290.4 | D | D |  | D | 1 |  | 1 | 1540 | 1546 | 10400 |  |  | 10400 | 113.7 | 12 | 91472 | 1674 |  | Y | 227 | 55 |  |  | A56449 | 07 |  |  |  | 김익규 | 2 |  | Y |  |  | Y |  | 95.8 | 12-6 | 563.68 | 0 | A |  | 1666 | 1 | 0.83 | 1580 | 1.55 | 87 | 41 | 559 | 9:19 | 18 | 21 | 0 | 0 |  | 0 | 0 |  | AR | 2020-01-15 05:24 | 2020-01-15 05:39 | 15 | 2020-01-15 05:11 | 28 |  |  |  |  | Y |  | Y | Y | [5 empty] | 5 | 15.8 | 0 | [19 empty] | 2.72 | 1.77 |  |  | 0.12 | 0.12 | A | [9 empty] | 1343 | 0 | 267 | 0 | 0 | 144 | 0 | 545 | 0 | 508 | 0 | 0 | 0 | 46 |  |  | 9 |  | 1
2020-01-14 | C53955 | 3 | 중탄소 | AE4140Q | TUNDISH교체전 | Al 탈산 | T | 10 | 55 | 50100 | 84.65 | D | D | D |  | 1 |  | 1 | 1535 | 1541 | 7200 |  |  | 7200 | 75.36 | 35 | 95536 | 1616 |  | Y | 52 | 38 | [7 empty] | 박지웅 | 2 |  |  |  |  | Y |  | 94.6 | 11-8 | 114.97 | 0 | A |  | 1616 | 2 | 0.39 | 1564 | 2.17 | 70 | 27 | 308 | 5:08 | 13 | 13 | 0 | 0 |  | 0 | 10 |  | AR | 2020-01-15 05:15 |  | 32 | 2020-01-15 05:05 | 41 |  |  |  |  | Y | [5 empty] | N |  |  |  | 11.63 | 0 | [23 empty] | 0.33 | 0 | B | [9 empty] | 1428 | 49 | 761 | 41 | 0 | 0 | 0 | 607 | 0 | 300 | 151 | 0 | 0 | 0 |  |  | 19
2020-01-14 | A56453 | 1 | 고탄소 | AE1055LS |  | Al 탈산 | B | 5 | 15 | 52000 | 74.07 | D | D | D |  | 1 | 1 |  | 1520 | 1579 | 2900 |  |  | 2900 | 28.56 | 12 | 101532 | 1585 |  | Y | 40 | 17 | [7 empty] | 김덕진 | 2 |  | Y |  |  |  |  | 100.65 | 13-2 | 0.81 | 117.06 | A |  | 1585 | 3 | 0.2 | 1544 | 1.21 | 60 | 26 | 253 | 4:13 | 25 | 25 | 33 | 0 |  | 0 |  |  | N2 | 2020-01-15 05:07 | 2020-01-15 05:28 | 21 | 2020-01-15 05:07 | 21 |  |  |  |  | Y |  |  |  | Y | [5 empty] | 0 | 167.43 | [23 empty] | 69.67 | 0.47 | A | [9 empty] | 0 | 0 | 757 | 9 | 0 | 0 | 0 | 494 | 0 | 461 | 0 | 0 | 0 | 23
2020-01-14 | B56390 | 2 | 중탄소 | SCM440HF |  | Al 탈산 | B | 22 | 1 | 54000 | 111.87 | D | D |  | A | 1 |  | 1 | 1540 | 1576 | 6700 |  |  | 6700 | 66.81 | 12 | 100280 | 1664 |  | Y | 42 | 39 | [7 empty] | 김익규 | 2 |  |  | N |  | Y |  | 99.4 | 13-4 | 42.01 | 0 | A |  | 1640 | 1 | 0.78 | 1554 | 0 | 61 | 23 | 619 | 10:19 | 18 | 20 | 0 | 0 | 35 | 0 | 0 |  | AR | 2020-01-15 06:30 | 2020-01-15 06:37 | 7 | 2020-01-15 06:05 | 31 |  |  |  |  | Y |  | Y | Y | [5 empty] | 4.5 | 14.27 | 0 | [20 empty] | 1.32 |  |  | 0.21 | 0.21 | A | [9 empty] | 1231 | 0 | 256 | 0 | 0 | 145 | 0 | 685 | 0 | 323 | 0 | 0 | 0 | 28
2020-01-14 | A56454 | 1 | 고탄소 | AE1055LS |  | Al 탈산 | B | 32 | 46 | 50900 | 73.4 | D | D | A |  | 1 | 1 |  | 1520 | 1585 | 3000 |  |  | 3000 | 29.55 | 12 | 101532 | 1594 | 688 | Y | 40 | 16 | [7 empty] | 김덕진 | 2 |  | Y | [6 empty] | 10.99 | 135.48 | A |  | 1594 | 3 | 0.18 | 1551 | 1.34 | 67 | 32 | 249 | 4:09 | 25 | 25 | 34 | 0 |  | 0 |  |  | N2 | 2020-01-15 06:04 | 2020-01-15 06:32 | 28 | 2020-01-15 06:03 | 30 |  |  |  |  | Y |  |  |  | Y | [5 empty] | 0 | 158.58 | [23 empty] | 69.67 | 1.33 | A | [9 empty] | 0 | 0 | 792 | 0 | 0 | 0 | 0 | 392 | 0 | 450 | 0 | 0 | 0 | 10
2020-01-14 | C53956 | 3 | 중탄소 | STD61 |  | Al 탈산 | I | 20 | 40 | 50450 | 117.48 | D | A | A |  | 1 |  | 1 | 1560 | 1592 | 9800 |  |  | 9800 | 116.67 | 21 | 84000 | 1627 |  | INGOT | 65 | 57 | [7 empty] | 박지웅 | [5 empty] | Y |  | 95.4 | 12-1 | 154.24 | 0 | A |  | 1613 | 2 | 0.4 | 1549 | 1.73 | 65 |  | 323 | 5:23 | 20 | 20 | 0 | 0 |  | 0 |  |  | AR | 2020-01-15 06:56 |  | 36 | 2020-01-15 06:40 | [5 empty] | Y | [5 empty] | N |  |  |  | 10.97 | 0 | [18 empty] | 0.9 |  |  |  |  | 0.09 | 0 | A | [9 empty] | 3376 | 5334 | 0 | 168 | 0 | 0 | 0 | 1094 | 0 | 200 | 0 | 0 | 0 | 0
2020-01-14 | B56391 | 2 | 중탄소 | SCM440HF |  | Al 탈산 | B | 29 | 15 | 53700 | 95.98 | D | A |  | A | 1 |  | 1 | 1540 | 1575 | 5300 |  |  | 5300 | 58.35 | 12 | 90837 | 1644 |  | Y | 40 | 28 | [7 empty] | 김익규 | 2 |  |  |  |  | Y |  | 92.6 | 12-3 | 244.84 | 0 | A |  | 1621 | 1 | 0.38 | 1550 | 1.39 | 57 | 22 | 481 | 8:01 | 18 | 19 | 0 | 0 |  | 0 | 0 |  | AR | 2020-01-15 07:14 | 2020-01-15 07:35 | 20 | 2020-01-15 07:03 | 32 |  |  |  |  | Y |  | Y | Y | [5 empty] | 5 | 14.22 | 0 | [20 empty] | 1.08 |  |  | 0.29 | 0.29 | A | [9 empty] | 1238 | 0 | 243 | 0 | 0 | 150 | 0 | 629 | 0 | 262 | 0 | 0 | 0 | 23
2020-01-14 | A56455 | 1 | 고탄소 | AE1055LS |  | Al 탈산 | B | 11 | 1 | 52600 | 78.8 | D | A | A |  | 1 | 1 |  | 1520 | 1569 | 4200 |  |  | 4200 | 49.64 | 10 | 84610 | 1609 |  | Y | 42 | 27 | [7 empty] | 김덕진 | 3 |  | Y |  |  |  |  | 99.85 | 13-5 | 0 | 207.37 | A |  | 1609 | 3 | 0.19 | 1550 | 1.59 | 66 | 23 | 287 | 4:47 | 25 | 25 | 35 | 0 |  | 0 |  |  | N2 | 2020-01-15 07:06 | 2020-01-15 07:38 | 32 | 2020-01-15 07:05 | 33 |  |  |  |  | Y |  |  |  | Y | [5 empty] | 0 | 205.46 | [20 empty] | 1.45 |  |  | 72.62 | 1.81 | A | [9 empty] | 41 | 0 | 736 | 19 | 0 | 0 | 0 | 451 | 0 | 296 | 0 | 0 | 0 | 47
2020-01-15 | C53957 | 3 | 중탄소 | SM35C | 연주시작 | Al 탈산 | T | 35 | 69 | 51850 | 88.25 | A | A | A |  | 1 |  | 1 | 1535 | 1555 | 6900 |  |  | 6900 | 79.46 | 36 | 86832 | 1658 |  | Y | 56 | 39 | [7 empty] | 도주용 | 2 |  |  |  |  | Y | 4 | 95.5 | 11-6 | 289.08 | 0 | A |  | 1629 | 2 | 0.42 | 1585 | 2 | 84 | 27 | 416 | 6:56 | 10 | 10 | 0 | 0 |  | 0 | 10 |  | N2 | 2020-01-15 08:05 |  | 20 | 2020-01-15 07:54 | 32 |  |  |  |  | Y | [5 empty] | Y |  |  |  | 7.11 | 0 | [23 empty] | 0.17 | 0 | A | [9 empty] | 0 | 0 | 278 | 0 | 0 | 0 | 0 | 1001 | 0 | 300 | 302 | 0 | 0 | 33 |  |  | 9 |  | 1
2020-01-15 | B56392 | 2 | 중탄소 | SCM440HF |  | Al 탈산 | B | 1 | 1 | 53400 | 102.43 | A | A |  | A | 1 |  | 1 | 1540 | 1555 | 7100 |  |  | 7100 | 74.15 | 12 | 95748 | 1646 |  | Y | 50 | 37 | [7 empty] | 박용우 | 2 |  |  |  |  | Y |  |  |  | 362.21 | 0 | A |  | 1623 | 1 | 0.58 | 1556 | 0 | 63 | 18 | 308 | 5:08 | 18 | 19 | 0 | 0 |  | 0 | 0 |  | AR | 2020-01-15 08:25 | 2020-01-15 08:33 | 9 | 2020-01-15 08:06 | 27 |  |  |  |  | Y |  | Y | Y | [5 empty] | 5 | 12.55 | 0 | 대보수 래들 | [19 empty] | 1.5 |  |  | 0.11 | 0.11 | A | [9 empty] | 1231 | 0 | 213 | 0 | 0 | 147 | 0 | 535 | 0 | 158 | 0 | 0 | 0 | 42
2020-01-15 | A56456 | 1 | 고탄소 | AE1055LS |  | Al 탈산 | B | 15 | 9 | 52900 | 80.22 | A | A | A |  | 1 | 1 |  | 1520 | 1558 | 4500 |  |  | 4500 | 53.19 | 10 | 84610 | 1597 |  | Y | 45 | 30 |  |  | A56453 |  |  |  |  | 정용태 | 3 |  | Y |  |  |  |  | 97.05 | 12-10 | 0 | 161.36 | A |  | 1597 | 3 | 0.19 | 1561 | 1 | 77 | 36 | 306 | 5:06 | 25 | 25 | 36 | 0 |  | 0 |  |  | N2 | 2020-01-15 08:11 | 2020-01-15 08:41 | 30 | 2020-01-15 08:11 | 30 |  |  |  |  | Y |  |  |  | Y | [5 empty] | 0 | 19.08 | [23 empty] | 73.77 | 1.81 | A | [9 empty] | 75 | 0 | 790 | 0 | 0 | 0 | 0 | 494 | 0 | 296 | 0 | 0 | 0 | 9
2020-01-15 | B56393 | 2 | 중탄소 | SCM440 |  | Al 탈산 | B | 19 | 20 | 53050 | 92.2 | A | A |  | A | 1 |  | 1 | 1540 | 1544 | 6600 |  |  | 6600 | 47.71 | 18 | 138322 | 1634 |  | Y | 43 | 34 |  |  | C53956 | 05 |  |  |  | 박용우 | 2 |  |  |  |  | Y |  | 101.45 | 13-2 | 0 | 303.03 | A |  | 1614 | 1 | 0.54 | 1558 | 1.4 | 62 | 21 | 454 | 7:34 | 15 | 16 | 0 | 0 | 30 | 0 | 0 |  | N2 | 2020-01-15 09:24 | 2020-01-15 09:33 | 9 | 2020-01-15 09:15 | 18 |  |  |  |  | N | 미투입강종 | Y | Y | [6 empty] | 11.76 | 0 | [20 empty] | 0.65 |  |  | 0.13 | 0.13 | A | [9 empty] | 935 | 0 | 254 | 0 | 0 | 183 | 0 | 680 | 0 | 156 | 0 | 0 | 0 | 44
2020-01-15 | C53958 | 3 | 중탄소 | SM35C | 연주종료 | Al 탈산 | T | 6 | 79 | 48650 | 76.35 | A | A | A |  | 1 |  | 1 | 1535 | 1554 | 5200 |  |  | 5200 | 54.08 | 35 | 96145 | 1628 |  | Y | 41 | 33 | [7 empty] | 정종훈 | 2 |  |  |  |  | Y |  | 92.75 | 11-2 | 247.93 | 0 | A |  | 1611 | 2 | 0.39 | 1570 | 1.37 | 69 | 31 | 347 | 5:47 | 10 | 10 | 0 | 0 |  | 0 | 10 |  | N2 | 2020-01-15 09:14 |  | 14 | 2020-01-15 09:08 | 20 |  |  |  |  | Y | [5 empty] | Y |  |  |  | 7.57 | 0 | [23 empty] | 0.12 | 0 | A | [9 empty] | 0 | 0 | 252 | 0 | 0 | 0 | 0 | 596 | 0 | 300 | 200 | 0 | 0 | 21 |  |  | 5
2020-01-15 | A56457 | 1 | 고탄소 | AE1055LS |  | Al 탈산 | B | 5 | 16 | 51800 | 81.3 | A | A | A |  | 1 | 1 |  | 1520 | 1536 | 5200 |  |  | 5200 | 61.46 | 10 | 84610 | 1603 |  | Y | 44 | 34 |  |  | A56454 |  |  |  |  | 정용태 | 3 |  | Y |  |  |  |  | 103 | 13-5 | 0 | 269.95 | A |  | 1603 | 3 | 0.2 | 1557 | 1.24 | 73 | 38 | 299 | 4:59 | 25 | 25 | 37 | 0 |  | 0 |  |  | N2 | 2020-01-15 09:21 | 2020-01-15 09:42 | 21 | 2020-01-15 09:21 | 21 | [14 empty] | 0 | 265.56 | [23 empty] | 77.22 | 1.81 | A | [9 empty] | 77 | 0 | 831 | 0 | 0 | 0 | 0 | 444 | 0 | 398 | 0 | 0 | 0 | 21
2020-01-15 | B56394 | 2 | 중탄소 | SCM440HM2 |  | Al 탈산 | B | 22 | 2 | 55150 | 86.87 | A | A |  | A | 1 |  | 1 | 1540 | 1535 | 6600 |  |  | 6600 | 127.85 | 6 | 51624 | 1635 |  | Y | 38 | 31 | [7 empty] | 박용우 | 3 |  |  |  |  | Y |  | 98.55 | 13-3 | 271.13 | 0 | A |  | 1619 | 1 | 0.56 | 1560 | 0 | 67 | 26 | 391 | 6:31 | 18 | 19 | 0 | 0 |  | 0 | 0 |  | AR | 2020-01-15 10:20 | 2020-01-15 10:37 | 18 | 2020-01-15 10:10 | 27 |  |  |  |  | Y |  | Y | Y | [5 empty] | 5 | 15.88 | 0 | [20 empty] | 0.88 |  |  | 0 | 0 | A | [9 empty] | 1296 | 0 | 413 | 0 | 0 | 183 | 0 | 829 | 0 | 156 | 0 | 0 | 0 | 33
2020-01-15 | A56458 | 1 | 고탄소 | AE1055LS |  | Al 탈산 | B | 32 | 47 | 51100 | 80.28 | A | A | A |  | 1 | 1 |  | 1520 | 1591 | 4300 |  |  | 4300 | 42.35 | 12 | 101532 | 1596 |  | Y | 40 | 29 |  |  | A56455 |  |  |  |  | 정용태 | 3 |  |  | Y |  |  |  | 109.1 | 13-4 | 0 | 305.1 | A |  | 1596 | 3 | 0.19 | 1551 | 1.13 | 67 | 34 | 282 | 4:42 | 25 | 26 | 38 | 0 |  | 0 |  |  | N2 | 2020-01-15 10:19 | 2020-01-15 10:44 | 25 | 2020-01-15 10:18 | 26 | [14 empty] | 0 | 258.13 | [23 empty] | 86.77 | 1.81 | A | [9 empty] | 0 | 0 | 814 | 48 | 0 | 0 | 0 | 903 | 0 | 390 | 0 | 0 | 0 | 23
2020-01-15 | C53959 | 3 | 중탄소 | SM35C | 연주종료 | Al 탈산 | T | 10 | 56 | 50200 | 70.27 | A | A | A |  | 1 |  | 1 | 1535 | 1560 | 5200 |  |  | 5200 | 61.06 | 31 | 85157 | 1617 | 362 | Y | 41 | 29 | [7 empty] | 도주용 | 2 |  |  |  |  | Y | 4 | 92.25 | 11-5 | 209.49 | 0 | A |  | 1604 | 2 | 0.4 | 1560 | 1.83 | 59 | 30 | 382 | 6:22 | 10 | 10 | 0 | 0 |  | 0 | 10 |  | N2 | 2020-01-15 10:15 |  | 14 | 2020-01-15 10:10 | 19 |  |  |  |  | Y | [5 empty] | Y |  |  |  | 9.27 | 0 | [23 empty] | 0 | 0 | A |  |  | 9.151 | 30.401 | 49.179 | 0.622 | 5.374 | 1.617 | 1471.53 | 0 | 0 | 25 | 0 | 0 | 0 | 0 | 709 | 0 | 300 | 101 | 0 | 0 | 26 |  |  | 5
2020-01-15 | C53960 | 3 | 중탄소 | SM35C | 연주종료 | Al 탈산 | T | 20 | 41 | 50550 | 67.08 | A | A | A |  | 1 |  | 1 | 1535 | 1548 | 4800 |  |  | 4800 | 58.25 | 30 | 82410 | 1624 |  | Y | 43 | 27 |  |  | C53957 | 05 |  |  |  | 정종훈 | 2 |  | Y |  |  | Y |  | 86.95 | 11-2 | 206.97 | 0 | A |  | 1606 | 2 | 0.4 | 1569 | 1.85 | 68 | 33 | 324 | 5:24 | 10 | 10 | 0 | 0 |  | 0 | 10 |  | N2 | 2020-01-15 11:10 |  | 24 | 2020-01-15 11:05 | 28 |  |  |  |  | Y | [5 empty] | Y |  |  |  | 1.56 | 0 | [23 empty] | 0 | 0 | A |  |  | 8.873 | 30.601 | 49.291 | 0.599 | 5.555 | 1.61 | 1467.96 | 0 | 0 | 184 | 0 | 0 | 0 | 0 | 595 | 0 | 301 | 100 | 0 | 0 | 17 |  |  | 5
2020-01-15 | B56395 | 2 | 중탄소 | SCM440HM2 |  | Al 탈산 | B | 29 | 16 | 54150 | 86.65 | A | A |  | A | 1 |  | 1 | 1540 | 1576 | 6300 |  |  | 6300 | 81.68 | 10 | 77130 | 1625 |  | Y | 39 | 31 | [7 empty] | 박용우 | 2 |  |  |  |  | Y |  | 93.35 | 12-4 | 220.16 | 0 | A |  | 1605 | 1 | 0.38 | 1552 | 1.33 | 59 | 23 | 380 | 6:20 | 18 | 19 | 0 | 0 |  | 0 | 0 |  | AR | 2020-01-15 11:30 | 2020-01-15 11:42 | 12 | 2020-01-15 11:22 | 21 |  |  |  |  | Y |  | Y | Y | [5 empty] | 5 | 14 | 0 | [20 empty] | 1.21 |  |  | 0 | 0 | A | [9 empty] | 1323 | 0 | 283 | 0 | 0 | 175 | 0 | 932 | 0 | 357 | 101 | 0 | 0 | 15
2020-01-15 | A56459 | 1 | 고탄소 | AE1055LS |  | Al 탈산 | B | 11 | 2 | 53600 | 77.63 | A | A | A |  | 1 | 1 |  | 1520 | 1577 | 3900 |  |  | 3900 | 38.41 | 12 | 101532 | 1596 |  | Y | 40 | 27 |  |  | A56456 |  |  |  |  | 정용태 | 3 |  | Y |  |  |  |  | 99 | 13-4 | 0 | 190.68 | A |  | 1596 | 3 | 0.18 | 1540 | 1.47 | 56 | 23 | 292 | 4:52 | 25 | 25 | 39 | 0 |  | 0 |  |  | N2 | 2020-01-15 11:29 | 2020-01-15 11:54 | 25 | 2020-01-15 11:29 | 25 | [14 empty] | 0 | 14.09 | [23 empty] | 88.04 | 1.81 | A | [9 empty] | 39 | 0 | 828 | 0 | 0 | 0 | 0 | 845 | 0 | 645 | 0 | 0 | 0 | 53
2020-01-15 | B56396 | 2 | 중탄소 | SCM440HM2 | 잔강최소화전 | Al 탈산 | B | 1 | 2 | 54850 | 92.77 | A | A |  | A | 1 |  | 1 | 1540 | 1535 | 6800 |  |  | 6800 | 78.89 | 12 | 86200 | 1637 |  | Y | 42 | 36 | [7 empty] | 박용우 | 2 |  |  |  |  | Y |  | 93.35 | 12-7 | 282.68 | 0 | A |  | 1617 | 1 | 0.35 | 1617 | 0 | 124 | 20 | 424 | 7:04 | 18 | 19 | 0 | 0 |  | 0 | 0 |  | AR | 2020-01-15 12:36 | 2020-01-15 12:48 | 12 | 2020-01-15 12:27 | 21 |  |  |  |  | Y |  | Y | Y | [5 empty] | 5 | 15.81 | 0 | [20 empty] | 1.02 |  |  | 0 | 0 | A | [9 empty] | 1410 | 0 | 374 | 0 | 0 | 189 | 0 | 829 | 0 | 156 | 0 | 0 | 0 | 26
2020-01-15 | C53961 | 3 | 중탄소 | SM35C | 연주종료 | Al 탈산 | T | 35 | 70 | 51800 | 74.95 | A | A | A |  | 1 |  | 1 | 1535 | 1556 | 5300 |  |  | 5300 | 40.2 | 48 | 131856 | 1610 |  | Y | 42 | 31 |  |  | C53958 | 05 |  |  |  | 도주용 | 2 |  | Y |  |  | Y | 4 | 99.1 | 11-9 | 131.91 | 0 | A |  | 1603 | 2 | 0.4 | 1557 | 1.64 | 56 | 28 | 354 | 5:54 | 10 | 10 | 0 | 0 |  | 0 | 10 |  | N2 | 2020-01-15 12:29 |  | 13 | 2020-01-15 12:24 | 18 |  |  |  |  | Y | [5 empty] | Y |  |  |  | 1.59 | 0 | [23 empty] | 0 | 0 | A | [9 empty] | 0 | 0 | 255 | 0 | 0 | 0 | 0 | 601 | 0 | 301 | 0 | 0 | 0 | 50 |  |  | 5
2020-01-15 | A56460 | 1 | 고탄소 | AE1055LS |  | Al 탈산 | B | 15 | 10 | 53300 | 75.4 | A | A | A |  | 1 | 1 |  | 1520 | 1549 | 4800 |  |  | 4800 | 56.73 | 10 | 84610 | 1588 |  | Y | 42 | 31 |  |  | A56457 |  |  |  |  | 정용태 | 3 |  | Y | [6 empty] | 0 | 231.91 | A |  | 1588 | 3 | 0.19 | 1550 | 1.15 | 66 | 31 | 287 | 4:47 | 25 | 26 | 40 | 0 |  | 0 |  |  | N2 | 2020-01-15 12:33 | 2020-01-15 12:56 | 23 | 2020-01-15 12:31 | 25 | [14 empty] | 0 | 205.81 | [23 empty] | 89.18 | 1.81 | A | [9 empty] | 65 | 0 | 817 | 0 | 0 | 0 | 0 | 792 | 0 | 592 | 0 | 0 | 0 | 34
2020-01-15 | B56397 | 2 | 고탄소 | AE4150HF2 | 잔강최소화 | Al 탈산 | B | 19 | 21 | 53750 | 98.43 | A | A |  | A | 1 |  | 1 | 1530 | 1554 | 7300 |  |  | 7300 | 79.84 | 12 | 91431 | 1654 |  | Y | 45 | 39 | [15 empty] | 94.15 | 12-4 | 213.58 | 119.05 | A |  | 1633 | 1 | 0.32 | 1563 | 1.51 | 78 | 27 | 451 | 7:31 | 18 | 19 | 0 | 0 |  | 0 | 0 |  | AR | 2020-01-15 13:55 | 2020-01-15 14:18 | 23 | 2020-01-15 13:45 | 32 | [6 empty] | Y | Y | [6 empty] | 15.53 | 0 | [20 empty] | 1.52 |  |  | 0.09 | 0.09 | A | [9 empty] | 1240 | 0 | 335 | 0 | 0 | 203 | 0 | 928 | 0 | 157 | 0 | 0 | 0 | 41
2020-01-15 | A56461 | 1 | 고탄소 | AE1055LS |  | Al 탈산 | B | 5 | 17 | 51600 | 80.98 | A | A | A |  | 1 | 1 |  | 1520 | 1542 | 5200 |  |  | 5200 | 51.22 | 12 | 101532 | 1584 |  | Y | 42 | 33 |  |  | A56458 |  |  |  |  | 정용태 | 3 |  | Y | [6 empty] | 0 | 279.95 | A |  | 1584 | 3 | 0.19 | 1543 | 1.08 | 59 | 29 | 288 | 4:48 | 25 | 25 | 41 | 0 |  | 0 |  |  | N2 | 2020-01-15 13:40 | 2020-01-15 13:59 | 19 | 2020-01-15 13:38 | 21 | [14 empty] | 0 | 183.61 | [23 empty] | 90.36 | 1.81 | A | [9 empty] | 96 | 0 | 858 | 19 | 0 | 0 | 0 | 848 | 0 | 692 | 96 | 0 | 0 | 53
2020-01-15 | C53962 | 3 | 중탄소 | SM35CM3 | 연주종료 | Si 탈산 | T | 6 | 80 | 48600 | 87.52 | A | A | A |  | 1 |  | 1 | 1535 | 1536 | 6000 |  |  | 6000 | 91.01 | 24 | 65928 | 1623 |  | Y | 42 | 35 | [15 empty] | 99.35 | 11-8 | 245.88 | 0 | A |  | 1602 | 2 | 0.42 | 1559 | 1.3 | 58 | 25 | 377 | 6:17 | 13 | 13 | 0 | 0 |  | 0 |  |  | N2 | 2020-01-15 13:49 |  | 24 | 2020-01-15 13:36 | 37 | [14 empty] | 2.58 | 0 | [23 empty] | 1.01 | 0 | A | [9 empty] | 0 | 0 | 32 | 0 | 0 | 0 | 0 | 1407 | 0 | 300 | 0 | 0 | 0 | 35 |  |  | 5
2020-01-15 | A56462 | 1 | 고탄소 | AE1055LS |  | Al 탈산 | B | 32 | 48 | 50700 | 81.62 | A | B | B |  | 1 | 1 |  | 1520 | 1547 | 5200 |  |  | 5200 | 51.22 | 12 | 101532 | 1587 |  | Y | 43 | 34 |  |  | A56459 |  |  |  |  | 정용태 | 3 |  |  | Y |  |  |  | 105.6 | 12-10 | 0 | 276.93 | A |  | 1582 | 3 | 0.18 | 1547 | 0.95 | 63 | 29 | 251 | 4:11 | 25 | 25 | 42 | 0 |  | 0 |  |  | N2 | 2020-01-15 14:40 | 2020-01-15 15:03 | 23 | 2020-01-15 14:38 | 25 |  |  |  |  | Y |  |  |  | Y | [5 empty] | 0 | 174.96 | [23 empty] | 91.43 | 1.81 | A | [9 empty] | 48 | 0 | 836 | 13 | 0 | 0 | 0 | 793 | 0 | 604 | 0 | 0 | 0 | 37
2020-01-15 | B56398 | 2 | 고탄소 | AE4150HF2 |  | Al 탈산 | B | 22 | 3 | 55200 | 107.48 | A | B |  | B | 1 |  | 1 | 1530 | 1545 | 7100 |  |  | 7100 | 76.7 | 12 | 92566 | 1625 |  | Y | 50 | 38 | [15 empty] | 90.7 | 12-4 | 193.62 | 0 | A |  | 1617 | 1 | 0.3 | 1545 | 1.7 | 60 | 27 | 255 | 4:15 | 18 | 23 | 0 | 0 |  | 0 | 0 |  | AR | 2020-01-15 15:15 | 2020-01-15 15:22 | 7 | 2020-01-15 14:58 | 24 |  |  |  |  | Y |  | Y | Y | [5 empty] | 4 | 20.95 | 0 | [20 empty] | 1.12 |  |  | 0.04 | 0.04 | A | [9 empty] | 1321 | 0 | 151 | 0 | 0 | 185 | 0 | 862 | 0 | 158 | 0 | 0 | 0 | 121 |  |  | 4
2020-01-15 | C53963 | 3 | 중탄소 | SM35CM3 | 연주종료 | Si 탈산 | T | 10 | 57 | 50550 | 88.48 | A | B | B |  | 1 |  | 1 | 1535 | 1526 | 7200 |  |  | 7200 | 72.81 | 36 | 98892 | 1626 |  | Y | 54 | 39 | [7 empty] | 도주용 | 3 |  |  |  |  | Y |  |  |  | 203.78 | 0 | A |  | 1618 | 2 | 0.41 | 1562 | 2.43 | 61 | 24 | 359 | 5:59 | 13 | 13 | 0 | 0 |  | 0 | 10 |  | N2 | 2020-01-15 15:09 |  | -62 | 2020-01-15 14:58 | -51 |  |  |  |  | Y | [5 empty] | N |  |  |  | 4.28 | 0 | [23 empty] | 1.01 | 0 | A | [9 empty] | 0 | 0 | 25 | 0 | 0 | 0 | 0 | 393 | 0 | 0 | 0 | 0 | 0 | 30 |  |  | 5
2020-01-15 | A56463 | 1 | 고탄소 | AE1055LS |  | Al 탈산 | B | 11 | 3 | 53600 | 87.33 | B | B | B |  | 1 | 1 |  | 1520 | 1606 | 3700 |  |  | 3700 | 36.97 | 12 | 100086 | 1603 |  | Y | 41 | 24 | [7 empty] | 이호남 | 2 |  |  | Y |  |  |  | 104.8 | 13-10 | 0.05 | 88.4 | A |  | 1590 | 3 | 0.18 | 1549 | 0.95 | 65 | 32 | 256 | 4:16 | 25 | 25 | 43 | 0 |  | 0 |  |  | N2 | 2020-01-15 15:47 | 2020-01-15 16:09 | 22 | 2020-01-15 15:44 | 25 |  |  |  |  | Y |  |  |  | Y | [5 empty] | 0 | 234.66 | [23 empty] | 0 | 0 | A | [9 empty] | 18 | 0 | 775 | 17 | 0 | 0 | 0 | 662 | 0 | 560 | 0 | 0 | 0 | 58
2020-01-15 | B56399 | 2 | 고탄소 | AE4150HF2 |  | Al 탈산 | B | 29 | 17 | 54150 | 98.37 | B | B |  | B | 1 |  | 1 | 1530 | 1554 | 8000 |  |  | 8000 | 84.95 | 12 | 94178 | 1586 |  | Y | 57 | 45 | [7 empty] | 최남길 | 2 |  |  |  |  | Y |  |  |  | 366.46 | 0 | A |  | 1601 | 1 | 0.28 | 1548 | 0 | 63 | 30 | 232 | 3:52 | 18 | 18 | 0 | 0 |  | 0 | 0 |  | AR | 2020-01-15 16:12 | 2020-01-15 16:25 | 13 | 2020-01-15 16:05 | 20 |  |  |  |  | Y |  | Y | Y | [5 empty] | 3.5 | 13.97 | 0 | [20 empty] | 1.12 |  |  | 0.07 | 0.07 | A | [9 empty] | 1461 | 0 | 207 | 0 | 0 | 178 | 0 | 1864 | 0 | 562 | 0 | 0 | 0 | 37
2020-01-15 | C53964 | 3 | 중탄소 | SM35CM3 | 연주종료 | Si 탈산 | T | 20 | 42 | 50950 | 81.47 | B | B | B |  | 1 |  | 1 | 1535 | 1577 | 5200 |  |  | 5200 | 57.36 | 33 | 90651 | 1636 |  | N | 42 | 30 | [7 empty] | 박재승 | 3 |  |  |  |  | Y |  | 93.95 | 11-9 | 203.5 | 0 | A |  | 1618 | 2 | 0.44 | 1563 | 2.12 | 62 | 20 | 354 | 5:54 | 13 | 14 | 0 | 0 |  | 0 | 10 |  | N2 | 2020-01-15 16:06 |  | 41 | 2020-01-15 15:52 | 54 |  |  |  |  | Y | [5 empty] | N |  |  |  | 3.8 | 0 | [23 empty] | 1.01 | 0 | A | [9 empty] | 0 | 0 | 114 | 0 | 0 | 0 | 0 | 736 | 0 | 0 | 0 | 0 | 0 | 25 |  |  | 5
2020-01-15 | A56464 | 1 | 고탄소 | AE1055LS |  | Al 탈산 | B | 15 | 11 | 52900 | 85.78 | B | B | B |  | 1 | 1 |  | 1520 | 1543 | 4400 |  |  | 4400 | 52 | 10 | 84610 | 1588 |  | Y | 42 | 28 | [7 empty] | 이호남 | 2 |  | Y |  |  |  |  | 101.2 | 13-4 | 0 | 271.5 | A |  | 1593 | 3 | 0.18 | 1546 | 1.12 | 62 | 30 | 274 | 4:34 | 25 | 25 | 44 | 0 |  | 0 |  |  | N2 | 2020-01-15 16:45 | 2020-01-15 17:09 | 23 | 2020-01-15 16:43 | 25 |  |  |  |  | Y |  |  |  | Y | [5 empty] | 0 | 232.53 | [23 empty] | 0.01 | 0 | A | [9 empty] | 34 | 0 | 729 | 23 | 0 | 0 | 0 | 452 | 0 | 407 | 0 | 0 | 0 | 51
2020-01-15 | B56400 | 2 | 고탄소 | AE4150HF2 | TUNDISH교체전 | Al 탈산 | B | 1 | 3 | 54200 | 91.22 | B | B |  | B | 1 |  | 1 | 1530 | 1565 | 6300 |  |  | 6300 | 74.5 | 12 | 84566 | 1615 |  | Y | 45 | 32 | [7 empty] | 최남길 | 2 |  |  |  |  | N |  | 97.2 | 13-1 | 113.94 | 0 | A |  | 1602 | 1 | 0.3 | 1602 | 0 | 117 | 24 | 279 | 4:39 | 18 | 19 | 0 | 0 | 55 | 0 | 0 |  | AR | 2020-01-15 17:12 | 2020-01-15 17:31 | 19 | 2020-01-15 17:04 | 27 |  |  |  |  | Y |  | Y | Y | [5 empty] | 3.6 | 17.77 | 0 | [20 empty] | 0.73 |  |  | 0.02 | 0.02 | A | [9 empty] | 1419 | 0 | 23 | 0 | 0 | 212 | 0 | 791 | 0 | 0 | 0 | 0 | 0 | 45
2020-01-15 | C53965 | 3 | 중탄소 | SM35CM3 | TUNDISH교체전 | Si 탈산 | T | 35 | 71 | 51350 | 92.4 | B | B | B |  | 1 |  | 1 | 1535 | 1550 | 6800 |  |  | 6800 | 76.21 | 33 | 89227 | 1618 |  | Y | 53 | 39 | [7 empty] | 박재승 | 3 |  |  |  |  | Y |  | 97.35 | 11-8 | 183.45 | 0 | A |  | 1614 | 2 | 0.42 | 1559 | 2.2 | 58 | 16 | 354 | 5:54 | 13 | 13 | 0 | 0 |  | 0 | 10 |  | N2 | 2020-01-15 17:28 |  | 33 | 2020-01-15 17:13 | 48 |  |  |  |  | Y | [5 empty] | N |  |  |  | 2.82 | 0 | [23 empty] | 1.01 | 0 | A | [9 empty] | 0 | 0 | 486 | 0 | 0 | 0 | 0 | 736 | 0 | 0 | 0 | 0 | 0 | 8 |  |  | 5
2020-01-15 | A56465 | 1 | 고탄소 | AE1055LS |  | Al 탈산 | B | 5 | 18 | 51600 | 92.52 | B | B | B |  | 1 | 1 |  | 1520 | 1521 | 5800 |  |  | 5800 | 57.12 | 12 | 101532 | 1599 |  | Y | 52 | 36 | [7 empty] | 이호남 | 2 |  | Y |  |  |  |  | 104.55 | 13-6 | 0 | 305.77 | A |  | 1599 | 3 | 0.18 | 1553 | 1.15 | 69 | 35 | 271 | 4:31 | 25 | 25 | 45 | 0 |  | 0 |  |  | N2 | 2020-01-15 17:48 | 2020-01-15 18:08 | 20 | 2020-01-15 17:47 | 21 |  |  |  |  | Y |  |  |  | Y | [5 empty] | 0 | 219.47 | [23 empty] | 1.12 | 0 | A | [9 empty] | 35 | 0 | 828 | 26 | 0 | 0 | 0 | 602 | 0 | 557 | 0 | 0 | 0 | 33
2020-01-15 | C53966 | 3 | 중탄소 | SNCM8I8 |  | Al 탈산 | I | 6 | 81 | 0 | 124.58 | B | B | B |  | 1 |  | 1 | 1560 | 1599 | 9500 |  |  | 9500 | 118.45 | 6 | 80200 | 1667 | 712 | INGOT | 61 | 45 | 작업중 2번전극 선단부 탈락으로 연결 후 작업 | [6 empty] | 박재승 | [5 empty] | Y |  | 138.2 | 15-4 | 285.23 | 0 | A |  | 1654 | 2 | 0.51 | 1567 | 1.78 | 82 |  | 654 | 10:54 | 25 | 25 | 0 | 0 |  | 0 | 15 |  | N2 | 2020-01-15 19:00 |  | 22 | 2020-01-15 18:44 | [5 empty] | Y | [5 empty] | N |  |  |  | 7.44 | 0 | [18 empty] | 1 |  |  |  |  | 1.01 | 0 | A | [9 empty] | 908 | 0 | 65 | 0 | 0 | 0 | 0 | 1034 | 0 | 0 | 112 | 0 | 0 | 18
2020-01-15 | B56401 | 2 | 중탄소 | SM45CB | TUNDISH교체 | Si 탈산 | B | 19 | 22 | 52850 | 94.83 | B | B |  | B | 1 |  | 1 | 1540 | 1567 | 7100 |  |  | 7100 | 73.32 | 12 | 96838 | 1615 | 354 | Y | 46 | 37 | [7 empty] | 최남길 | 2 |  |  |  |  | Y |  | 89.45 | 11-8 | 232.29 | 0 | A |  | 1633 | 1 | 0.26 | 1578 | 1.31 | 85 | 26 | 253 | 4:13 | 14 | 21 | 0 | 0 | 65 | 0 | 0 |  | N2 | 2020-01-15 18:30 | 2020-01-15 19:02 | 32 | 2020-01-15 18:20 | 42 |  |  |  |  | Y |  | Y | Y | [5 empty] | 4.5 | 0 | 19.03 | [19 empty] | 2.21 |  |  |  | 0.05 | 0.05 | A | [9 empty] | 0 | 0 | 20 | 0 | 0 | 149 | 0 | 1226 | 0 | 684 | 0 | 0 | 0 | 0 |  |  | 5 |  | 1
2020-01-15 | A56466 | 1 | 고탄소 | AE1055LS |  | Al 탈산 | B | 22 | 4 | 53700 | 80.35 | B | B | B |  | 1 | 1 |  | 1520 | 1548 | 4700 |  |  | 4700 | 55.55 | 10 | 84610 | 1586 |  | Y | 41 | 37 | [7 empty] | 이호남 | 2 |  | Y |  |  |  |  | 104.1 | 13-9 | 0 | 213.84 | A |  | 1592 | 3 | 0.19 | 1553 | 1 | 69 | 33 | 285 | 4:45 | 25 | 25 | 46 | 0 |  | 0 |  |  | N2 | 2020-01-15 18:43 | 2020-01-15 19:10 | 27 | 2020-01-15 18:42 | 28 |  |  |  |  | Y |  |  |  | Y | [5 empty] | 0 | 207.69 | [23 empty] | 2.15 | 0 | A | [9 empty] | 20 | 0 | 776 | 17 | 0 | 0 | 0 | 449 | 0 | 404 | 0 | 0 | 0 | 73
2020-01-15 | B56402 | 2 | 중탄소 | SM45CB |  | Si 탈산 | B | 32 | 49 | 51500 | 89.25 | B | B |  | B | 1 |  | 1 | 1540 | 1584 | 5200 |  |  | 5200 | 55.07 | 12 | 94428 | 1615 |  | Y | 45 | 27 | [7 empty] | 최남길 | 2 |  |  |  |  | Y |  | 98.6 | 12-3 | 6.33 | 188.94 | A |  | 1609 | 1 | 0.25 | 1558 | 1.42 | 65 | 24 | 303 | 5:03 | 14 | 16 | 0 | 0 | 85 | 0 | 0 |  | N2 | 2020-01-15 19:32 | 2020-01-15 19:57 | 25 | 2020-01-15 19:23 | 34 |  |  |  |  | Y |  | Y | Y | [5 empty] | 5 | 0 | 17.19 | [23 empty] | 0.07 | 0.07 | A | [9 empty] | 0 | 0 | 13 | 0 | 0 | 0 | 0 | 547 | 0 | 0 | 0 | 0 | 0 | 21
2020-01-15 | A56467 | 1 | 고탄소 | AE1055LS |  | Al 탈산 | B | 11 | 4 | 53400 | 97.67 | B | B | B |  | 1 | 1 |  | 1520 | 1572 | 4200 |  |  | 4200 | 41.37 | 12 | 101532 | 1590 |  | Y | 50 | 29 | [7 empty] | 이호남 | 2 |  |  | Y |  |  |  | 107.15 | 14-2 | 0 | 302.39 | A |  | 1589 | 3 | 0.19 | 1548 | 0.87 | 64 | 35 | 336 | 5:36 | 25 | 25 | 47 | 0 |  | 0 |  |  | N2 | 2020-01-15 19:55 | 2020-01-15 20:10 | 14 | 2020-01-15 19:54 | 15 | [8 empty] | Y | [5 empty] | 0 | 265.77 | [23 empty] | 3.46 | 0 | A | [9 empty] | 0 | 0 | 748 | 34 | 0 | 0 | 0 | 663 | 0 | 590 | 0 | 0 | 0 | 95
2020-01-15 | C53967 | 3 | 중탄소 | AE1541M4 | 연주시작 | Si 탈산 | T | 10 | 58 |  | 93.18 | B | B | B |  | 1 |  | 1 | 1535 | 1572 | 7400 |  |  | 7400 | 74.83 | 36 | 98892 | 1647 |  | Y | 55 | 40 |  |  | C53964 | 05 |  |  |  | 박재승 | 3 |  | Y | N |  | Y |  | 152.9 |  | 258.79 | 0 | A |  | 1637 | 2 | 0.41 | 1578 | 2.36 | 87 | 46 | 380 | 6:20 | 15 | 15 | 0 | 0 |  | 0 | 10 |  | AR | 2020-01-15 19:55 |  | 18 | 2020-01-15 19:41 | 32 |  |  |  |  | Y | [5 empty] | N |  |  |  | 3.77 | 0 | [23 empty] | 1.01 | 0 | A | [9 empty] | 0 | 0 | 1005 | 0 | 0 | 0 | 0 | 771 | 0 | 0 | 0 | 0 | 0 | 21 |  |  | 9 |  | 1
2020-01-15 | B56403 | 2 | 중탄소 | SM45CB |  | Si 탈산 | B | 29 | 18 | 54050 | 88.47 | B | B |  | B | 1 |  | 1 | 1540 | 1565 | 4900 |  |  | 4900 | 52.49 | 11 | 93353 | 1604 |  | Y | 45 | 40 | [7 empty] | 최남길 | 2 |  |  |  |  | Y |  | 96.75 | 12-7 | 0 | 189 | A |  | 1592 | 1 | 0.43 | 1546 | 1.24 | 53 | 15 | 363 | 6:03 | 14 | 15 | 0 | 0 |  | 0 | 0 |  | N2 | 2020-01-15 20:39 | 2020-01-15 20:56 | 17 | 2020-01-15 20:32 | 24 |  |  |  |  | Y |  | Y | Y | [5 empty] | 4.2 | 0 | 13.35 | [23 empty] | 0 | 0 | B | [9 empty] | 0 | 0 | 20 | 0 | 0 | 0 | 0 | 647 | 0 | 0 | 0 | 0 | 0 | 80
2020-01-15 | A56468 | 1 | 고탄소 | AE1055LS |  | Al 탈산 | B | 15 | 12 | 53000 | 86.87 | B | B | B |  | 1 | 1 |  | 1520 | 1582 | 3300 |  |  | 3300 | 39 | 10 | 84610 | 1599 |  | Y | 42 | 24 | [7 empty] | 이호남 | 2 |  | Y |  |  |  |  | 99 | 13-1 | 0 | 184.31 | A |  | 1599 | 3 | 0.19 | 1599 | 0 | 115 | 35 | 261 | 4:21 | 25 | 25 | 48 | 0 |  | 0 |  |  | N2 | 2020-01-15 20:50 | 2020-01-15 21:11 | 21 | 2020-01-15 20:49 | 22 |  |  |  |  | Y |  |  |  | Y | [5 empty] | 0 | 247.01 | [23 empty] | 4.48 | 0 | A | [9 empty] | 50 | 0 | 768 | 14 | 0 | 0 | 0 | 560 | 0 | 512 | 0 | 0 | 0 | 16
2020-01-15 | C53968 | 3 | 중탄소 | AE1541M4 | 연주종료 | Si 탈산 | T | 20 | 43 | 50000 | 98.97 | B | B | B |  | 1 |  | 1 | 1535 | 1551 | 7600 |  |  | 7600 | 79.05 | 35 | 96145 | 1631 |  | Y | 59 | 45 |  |  | C53966 | 04 |  |  |  | 박재승 | 3 |  |  | Y |  | Y |  | 101.05 | 12-7 | 234.26 | 0 | A |  | 1616 | 2 | 0.43 | 1565 | 1.82 | 74 | 44 | 346 | 5:46 | 15 | 16 | 0 | 0 |  | 0 | 10 |  | AR | 2020-01-15 21:12 |  | 10 | 2020-01-15 20:59 | 22 |  |  |  |  | Y | [5 empty] | N |  |  |  | 4.68 | 0 | [23 empty] | 1.01 | 0 | A | [9 empty] | 0 | 0 | 619 | 0 | 0 | 0 | 0 | 703 | 0 | 0 | 0 | 0 | 0 | 32 |  |  | 5
2020-01-15 | B56404 | 2 | 중탄소 | SM45CB |  | Si 탈산 | B | 1 | 4 | 0 | 97.4 | B | B |  | B | 1 |  | 1 | 1540 | 1537 | 6700 |  |  | 6700 | 43.37 | 19 | 154495 | 1624 | 715 | Y | 49 | 34 | [7 empty] | 최남길 | 2 |  |  |  |  | Y |  | 152.5 |  | 1.64 | 46.61 | A |  | 1607 | 1 | 0.3 | 1561 | 1.12 | 68 | 23 | 286 | 4:46 | 14 | 15 | 0 | 0 |  | 0 | 0 |  | N2 | 2020-01-15 21:51 | 2020-01-15 21:59 | 9 | 2020-01-15 21:42 | 17 |  |  |  |  | Y |  | Y | Y | [5 empty] | 4 | 0 | 11.76 | [23 empty] | 0.04 | 0.04 | B | [9 empty] | 0 | 0 | 20 | 0 | 0 | 0 | 0 | 834 | 0 | 0 | 0 | 0 | 0 | 30
2020-01-15 | A56469 | 1 | 고탄소 | AE1055LS | TUNDISH교체전 | Al 탈산 | B | 5 | 19 | 51600 | 84.3 | B | B | B |  | 1 | 1 |  | 1520 | 1594 | 2700 |  |  | 2700 | 30.83 | 11 | 87585 | 1592 |  | Y | 41 | 19 | [7 empty] | 이호남 | 2 |  | Y | [6 empty] | 0.07 | 124.39 | A |  | 1590 | 3 | 0.19 | 1552 | 0.88 | 68 | 35 | 273 | 4:33 | 25 | 25 | 49 | 0 |  | 0 |  |  | N2 | 2020-01-15 21:44 | 2020-01-15 22:10 | 26 | 2020-01-15 21:43 | 27 |  |  |  |  | Y |  |  |  | Y | [5 empty] | 0 | 227.85 | [23 empty] | 5.47 | 0 | A | [9 empty] | 0 | 0 | 635 | 0 | 0 | 0 | 0 | 584 | 0 | 505 | 0 | 0 | 0 | 13
2020-01-15 | C53969 | 3 | 중탄소 | AE1541M4 | 연주종료 | Si 탈산 | T | 35 | 72 | 51350 | 93 | B | B | D |  | 1 |  | 1 | 1535 | 1578 | 6600 |  |  | 6600 | 70.67 | 34 | 93398 | 1631 |  | Y | 47 | 36 | [7 empty] | 박재승 | 3 |  |  |  |  | Y |  | 100.25 | 11-10 | 250.3 | 0 | A |  | 1622 | 2 | 0.41 | 1561 | 2.03 | 70 | 30 | 343 | 5:43 | 15 | 16 | 0 | 0 |  | 0 | 10 |  | AR | 2020-01-15 22:11 |  | 19 | 2020-01-15 21:54 | 36 |  |  |  |  | Y | [5 empty] | N |  |  |  | 5.46 | 0 | [23 empty] | 0.59 | 0 | A | [9 empty] | 0 | 0 | 1144 | 0 | 0 | 0 | 0 | 974 | 0 | 0 | 0 | 0 | 0 | 24 |  |  | 5
2020-01-15 | B56405 | 2 | 중탄소 | SM45C |  | Si 탈산 | B | 19 | 23 | 53200 | 86.25 | B | B |  | D | 1 |  | 1 | 1540 | 1574 | 5200 |  |  | 5200 | 136.51 | 5 | 38093 | 1634 |  | Y | 39 | 35 | [7 empty] | 최남길 | 2 |  |  |  |  | Y |  | 91.2 | 11-10 | 7.78 | 268.24 | A |  | 1616 | 1 | 0.3 | 1547 | 1.66 | 54 | 20 | 327 | 5:27 | 15 | 20 | 0 | 0 |  | 0 | 0 |  | N2 | 2020-01-15 22:46 | 2020-01-15 23:03 | 17 | 2020-01-15 22:37 | 26 |  |  |  |  | Y |  | Y | Y | [5 empty] | 5 | 0 | 24.22 | [23 empty] | 0.04 | 0.04 | A | [9 empty] | 0 | 0 | 194 | 0 | 0 | 202 | 0 | 857 | 0 | 0 | 0 | 0 | 0 | 55
2020-01-15 | A56470 | 1 | 고탄소 | STB2 | TUNDISH교체 | Al 탈산 | B | 22 | 5 | 53300 | 95.37 | B | D | D |  | 1 | 1 |  | 1520 | 1556 | 5300 |  |  | 5300 | 39.15 | 16 | 135376 | 1592 |  | Y | 40 | 36 | [7 empty] | 이호남 | 2 |  | Y |  |  |  |  | 96.4 | 12-10 | 300.39 | 0 | A |  | 1592 | 3 | 0.23 | 1550 | 0.91 | 94 | 42 | 253 | 4:13 | 25 | 25 | 50 | 0 |  | 0 |  |  | AR | 2020-01-15 23:00 | 2020-01-15 23:27 | 27 | 2020-01-15 22:50 | 37 |  |  |  |  | Y |  |  |  | Y | [5 empty] | 276.52 | 0 | [19 empty] | 1.59 |  |  |  | 0.02 | 0 | A | [9 empty] | 0 | 40 | 130 | 42 | 0 | 0 | 0 | 785 | 0 | 298 | 0 | 0 | 0 | 39 |  |  |  |  | 1
2020-01-15 | C54000 | 3 | 중탄소 | AE1541M4 | 연주종료 | Si 탈산 | T | 6 | 82 | 47750 | 94.8 | B | D | D |  | 1 |  | 1 | 1535 | 1568 | 6700 |  |  | 6700 | 69.69 | 35 | 96145 | 1605 |  | Y | 41 | 40 |  |  |  | 05 |  |  |  | 박지웅 | 2 |  | Y |  |  | Y |  | 93.8 | 11-2 | 117.61 | 0 | A |  | 1608 | 2 | 0.42 | 1550 | 1.53 | 59 | 27 | 356 | 5:56 | 15 | 15 | 0 | 0 |  | 0 | 10 |  | AR | 2020-01-15 23:16 |  | 19 | 2020-01-15 23:01 | 33 |  |  |  |  | Y | [5 empty] | N |  |  |  | 5.78 | 0 | [23 empty] | 0.63 | 0 | A | [9 empty] | 0 | 0 | 1323 | 0 | 0 | 0 | 0 | 797 | 0 | 0 | 99 | 0 | 0 | 8 |  |  | 5
2020-01-15 | B56406 | 2 | 중탄소 | SM45C |  | Si 탈산 | B | 32 | 50 | 51250 | 78.58 | D | D |  | D | 1 |  | 1 | 1540 | 1546 | 5400 |  |  | 5400 | 58.08 | 12 | 92979 | 1624 |  | Y | 35 | 29 | [7 empty] | 김익규 | 3 |  |  |  |  | Y |  | 93.65 | 11-8 | 0 | 199.8 | A |  | 1596 | 1 | 0.32 | 1542 | 1.5 | 49 | 12 | 298 | 4:58 | 15 | 16 | 0 | 0 |  | 0 | 0 |  | N2 | 2020-01-15 23:39 | 2020-01-16 00:04 | 25 | 2020-01-15 23:28 | 37 |  |  |  |  | Y |  | Y | Y | [5 empty] | 4.5 | 0 | 12.35 | [23 empty] | 0.06 | 0.06 | A | [9 empty] | 0 | 0 | 281 | 0 | 0 | 203 | 0 | 686 | 0 | 388 | 0 | 0 | 0 | 65
2020-01-15 | A56471 | 1 | 고탄소 | STB2D |  | Al 탈산 | B | 11 | 5 | 53300 | 100.62 | D | D | D |  | 1 | 1 |  | 1520 | 1554 | 6300 |  |  | 6300 | 124.1 | 6 | 50766 | 1547 |  | Y | 59 | 54 | [7 empty] | 김덕진 | 2 |  |  | Y |  |  |  | 114.35 | 14-10 | 320.65 | 0 | A |  | 1547 | 3 | 0.23 | 1525 | 0.54 | 71 | 43 | 266 | 4:26 | 25 | 25 | 51 | 0 |  | 0 |  |  | AR | 2020-01-16 00:05 | 2020-01-16 00:24 | 19 | 2020-01-16 00:04 | 20 |  |  |  |  | Y |  |  |  | Y | [5 empty] | 256.47 | 0 | [23 empty] | 1.22 | 0 | B | [9 empty] | 0 | 0 | 202 | 31 | 0 | 0 | 0 | 1148 | 0 | 196 | 0 | 0 | 0 | 0
2020-01-15 | C54001 | 3 | 중탄소 | AE1541M4 | 연주종료 | Si 탈산 | T | 10 | 59 | 50100 | 94.53 | D | D | D |  | 1 |  | 1 | 1535 | 1575 | 7000 |  |  | 7000 | 74.95 | 34 | 93398 | 1613 |  | Y | 49 | 38 |  |  |  | 05 |  |  |  | 박지웅 | 2 |  | Y |  |  | Y |  | 102.6 | 12-5 | 101.36 | 0 | A |  | 1614 | 2 | 0.42 | 1557 | 1.78 | 66 | 32 | 439 | 7:19 | 15 | 15 | 0 | 0 |  | 0 | 10 |  | AR | 2020-01-16 00:26 |  | 10 | 2020-01-16 00:12 | 25 |  |  |  |  | Y | [5 empty] | N |  |  |  | 5.92 | 0 | [23 empty] | 0.67 | 0 | B |  |  | 23.897 | 11.983 | 53.314 | 0.31 | 2.23 | 4.449 | 1938.47 | 0 | 0 | 1777 | 0 | 0 | 0 | 0 | 846 | 0 | 0 | 0 | 0 | 0 | 0 |  |  | 5
2020-01-15 | B56407 | 2 | 중탄소 | SM45C |  | Si 탈산 | B | 29 | 19 | 53700 | 84.97 | D | D |  | D | 1 |  | 1 | 1540 | 1574 | 5000 |  |  | 5000 | 59.03 | 11 | 84698 | 1627 |  | Y | 38 | 29 |  |  | A56469 | 04 |  |  |  | 김익규 | 2 |  |  | Y |  | N |  | 97.7 | 12-8 | 0.08 | 84.36 | A |  | 1604 | 1 | 0.24 | 1546 | 1.26 | 53 | 19 | 312 | 5:12 | 15 | 16 | 0 | 0 |  | 0 | 0 |  | N2 | 2020-01-16 00:51 | 2020-01-16 01:08 | 17 | 2020-01-16 00:43 | 25 |  |  |  |  | Y |  | Y | Y | [5 empty] | 3.6 | 0 | 13.95 | [23 empty] | 0.09 | 0.09 | B | [9 empty] | 0 | 0 | 287 | 0 | 0 | 203 | 0 | 701 | 0 | 414 | 0 | 0 | 0 | 185
2020-01-15 | A56472 | 1 | 고탄소 | STB2D |  | Al 탈산 | B | 15 | 13 | 52900 | 82.65 | D | D | D |  | 1 | 1 |  | 1520 | 1585 | 3600 |  |  | 3600 | 35.46 | 12 | 101532 | 1570 |  | Y | 46 | 28 | [7 empty] | 김덕진 | 2 | [6 empty] | 105.25 | 13-8 | 204.06 | 0 | A |  | 1570 | 3 | 0.23 | 1529 | 1.14 | 75 | 38 | 269 | 4:29 | 25 | 25 | 52 | 0 |  | 0 |  |  | AR | 2020-01-16 00:58 | 2020-01-16 01:36 | 38 | 2020-01-16 00:57 | 39 |  |  |  |  | Y |  |  |  | Y | [5 empty] | 222.9 | 0 | [23 empty] | 2.2 | 0 | A | [9 empty] | 0 | 0 | 20 | 0 | 0 | 0 | 0 | 838 | 0 | 198 | 0 | 0 | 0 | 17
2020-01-15 | C54002 | 3 | 중탄소 | AE1541M4 | 연주종료 | Si 탈산 | T | 20 | 44 | 50000 | 92.65 | D | D | D |  | 1 |  | 1 | 1535 | 1555 | 7600 |  |  | 7600 | 70.94 | 39 | 107133 | 1612 |  | Y | 50 | 39 |  |  |  | 05 |  |  |  | 박지웅 | 2 |  | Y |  |  | Y |  | 102.75 | 12-8 | 93.25 | 0 | A |  | 1611 | 2 | 0.41 | 1555 | 1.87 | 64 | 35 | 365 | 6:05 | 15 | 15 | 0 | 0 |  | 0 | 10 |  | AR | 2020-01-16 01:40 |  | 9 | 2020-01-16 01:27 | 22 |  |  |  |  | Y | [5 empty] | N |  |  |  | 5.66 | 0 | [23 empty] | 0.61 | 0 | A |  |  | 25.381 | 10.398 | 53.124 | 0.319 | 2.093 | 5.109 | 1974.43 | 0 | 0 | 1857 | 0 | 0 | 0 | 0 | 598 | 0 | 0 | 0 | 0 | 0 | 25 |  |  | 5
2020-01-15 | B56408 | 2 | 중탄소 | SM45C |  | Si 탈산 | B | 1 | 5 | 54000 | 82.7 | D | D |  | D | 1 |  | 1 | 1540 | 1545 | 5900 |  |  | 5900 | 60.99 | 12 | 96739 | 1625 |  | Y | 40 | 32 | [7 empty] | 김익규 | 2 |  |  |  |  | Y |  | 95.1 | 12-8 | 0 | 216.44 | A |  | 1612 | 1 | 0.27 | 1548 | 1.49 | 55 | 21 | 323 | 5:23 | 15 | 19 | 0 | 0 |  | 0 | 0 |  | N2 | 2020-01-16 01:49 | 2020-01-16 02:14 | 25 | 2020-01-16 01:41 | 33 |  |  |  |  | Y |  | Y | Y | [5 empty] | 4 | 0 | 16.68 | [23 empty] | 0.04 | 0.04 | A | [9 empty] | 0 | 0 | 124 | 0 | 0 | 198 | 0 | 967 | 0 | 613 | 121 | 0 | 0 | 36
2020-01-15 | A56473 | 1 | 고탄소 | STB2D |  | Al 탈산 | B | 5 | 20 | 52600 | 84.87 | D | D | D |  | 1 | 1 |  | 1520 | 1589 | 3700 |  |  | 3700 | 36.44 | 12 | 101532 | 1556 |  | Y | 44 | 25 | [7 empty] | 김덕진 | 2 |  | Y |  |  |  |  | 103.9 | 13-5 | 241.72 | 0 | A |  | 1556 | 3 | 0.22 | 1518 | 0.95 | 64 | 31 | 300 | 5:00 | 25 | 25 | 53 | 0 |  | 0 |  |  | AR | 2020-01-16 02:07 | 2020-01-16 02:41 | 34 | 2020-01-16 02:05 | 36 |  |  |  |  | Y |  |  |  | Y | [5 empty] | 224.14 | 0 | [23 empty] | 3.48 | 0 | A | [9 empty] | 0 | 0 | 237 | 9 | 0 | 0 | 0 | 750 | 0 | 197 | 0 | 0 | 0 | 19
2020-01-15 | C54003 | 3 | 중탄소 | AE1541M4 | 연주종료 | Si 탈산 | T | 35 | 73 | 51200 | 83.98 | D | D | D |  | 1 |  | 1 | 1535 | 1577 | 5800 |  |  | 5800 | 58.65 | 36 | 98892 | 1633 |  | Y | 43 | 30 |  |  |  | 05 |  |  |  | 박지웅 | 2 |  | Y |  |  | Y |  | 102 | 12-2 | 81.74 | 0 | A |  | 1600 | 2 | 0.42 | 1546 | 2.08 | 55 | 22 | 342 | 5:42 | 15 | 15 | 0 | 0 |  | 0 | 10 |  | AR | 2020-01-16 02:37 |  | 21 | 2020-01-16 02:23 | 35 |  |  |  |  | Y | [5 empty] | N |  |  |  | 4.87 | 0 | [23 empty] | 0.62 | 0 | A | [9 empty] | 0 | 0 | 1773 | 0 | 0 | 0 | 0 | 661 | 0 | 0 | 0 | 0 | 0 | 19 |  |  | 5
2020-01-15 | B56409 | 2 | 중탄소 | SM45C | TUNDISH교체전 | Si 탈산 | B | 19 | 24 | 52600 | 80.4 | D | D |  | D | 1 |  | 1 | 1540 | 1535 | 6000 |  |  | 6000 | 70.22 | 12 | 85445 | 1615 |  | Y | 38 | 33 | [7 empty] | 김익규 | 2 |  |  |  |  | Y |  | 93.2 | 12-2 | 0 | 244.83 | A |  | 1597 | 1 | 0.24 | 1545 | 1.38 | 52 | 18 | 285 | 4:45 | 15 | 16 | 0 | 0 |  | 0 | 0 |  | N2 | 2020-01-16 02:47 | 2020-01-16 03:13 | 26 | 2020-01-16 02:39 | 34 |  |  |  |  | Y |  | Y | Y | [5 empty] | 4.5 | 0 | 11.35 | [23 empty] | 0.03 | 0.03 | A | [9 empty] | 0 | 0 | 286 | 0 | 0 | 179 | 0 | 911 | 0 | 622 | 0 | 0 | 0 | 45
2020-01-15 | A56474 | 1 | 고탄소 | STB2D |  | Al 탈산 | B | 22 | 6 | 53400 | 79.62 | D | D | D |  | 1 | 1 |  | 1520 | 1533 | 5300 |  |  | 5300 | 52.2 | 12 | 101532 | 1549 |  | Y | 42 | 35 | [7 empty] | 김덕진 | 2 |  | N | Y |  |  |  | 107.55 | 14-2 | 205.79 | 0 | A |  | 1549 | 3 | 0.26 | 1515 | 0.89 | 61 | 29 | 274 | 4:34 | 25 | 25 | 54 | 0 |  | 0 |  |  | AR | 2020-01-16 03:11 | 2020-01-16 03:44 | 34 | 2020-01-16 03:10 | 34 |  |  |  |  | Y |  |  |  | Y | [5 empty] | 204.48 | 0 | [23 empty] | 4.65 | 0 | A | [9 empty] | 0 | 0 | 106 | 9 | 0 | 0 | 0 | 681 | 0 | 197 | 0 | 0 | 0 | 99
2020-01-15 | C54004 | 3 | 중탄소 | AE1541M4 | TUNDISH교체전 | Si 탈산 | T | 6 | 83 | 47650 | 90.18 | D | D | D |  | 1 |  | 1 | 1535 | 1578 | 6400 |  |  | 6400 | 62.97 | 37 | 101639 | 1621 |  | Y | 48 | 34 |  |  |  | 05 |  |  |  | 박지웅 | 2 |  | Y |  |  | Y |  | 105.45 | 12-3 | 149.08 | 0 | A |  | 1618 | 2 | 0.41 | 1557 | 2.35 | 66 | 24 | 426 | 7:06 | 15 | 15 | 0 | 0 |  | 0 | 10 |  | AR | 2020-01-16 03:48 |  | 17 | 2020-01-16 03:31 | 34 |  |  |  |  | Y | [5 empty] | N |  |  |  | 5.58 | 0 | [23 empty] | 0.88 | 0 | A | [9 empty] | 0 | 0 | 1854 | 0 | 0 | 0 | 0 | 802 | 0 | 0 | 0 | 0 | 0 | 19 |  |  | 5
2020-01-15 | B56410 | 2 | 저탄소 | LF2M2 | TUNDISH교체 | Al 탈산 | B | 32 | 51 | 51050 | 93.72 | D | D |  | D | 1 |  | 1 | 1555 | 1567 | 7500 |  |  | 7500 | 87.26 | 10 | 85950 | 1676 |  | Y | 44 | 41 | [7 empty] | 김익규 | 3 |  |  |  |  | Y |  | 90.75 | 11-4 | 255.33 | 0 | A |  | 1664 | 1 | 0.33 | 1600 | 1.55 | 87 | 32 | 183 | 3:03 | 18 | 21 | 0 | 0 | 500 | 0 | 0 |  | AR | 2020-01-16 04:06 | 2020-01-16 04:31 | 25 | 2020-01-16 03:54 | 38 |  |  |  |  | Y |  | Y | Y | [5 empty] | 5 | 43.3 | 0 | [19 empty] | 3.23 | 2.4 |  |  | 0.03 | 0.03 | A | [9 empty] | 0 | 0 | 359 | 41 | 0 | 248 | 0 | 724 | 0 | 379 | 0 | 0 | 0 | 0 |  |  | 7 |  | 1
2020-01-15 | A56475 | 1 | 고탄소 | STB2D |  | Al 탈산 | B | 11 | 6 | 53600 | 75 | D | D | D |  | 1 | 1 |  | 1520 | 1554 | 4600 |  |  | 4600 | 54.37 | 10 | 84610 | 1562 |  | Y | 41 | 32 | [7 empty] | 김덕진 | 2 |  | Y | [6 empty] | 141.13 | 0 | A |  | 1562 | 3 | 0.26 | 1523 | 1.15 | 69 | 33 | 287 | 4:47 | 25 | 25 | 55 | 0 |  | 0 |  |  | AR | 2020-01-16 04:16 | 2020-01-16 04:50 | 34 | 2020-01-16 04:16 | 34 |  |  |  |  | Y |  |  |  | Y | [5 empty] | 177.52 | 0 | [23 empty] | 5.84 | 0 | A | [9 empty] | 0 | 32 | 203 | 22 | 0 | 0 | 0 | 98 | 0 | 0 | 0 | 0 | 0 | 25
2020-01-15 | B56411 | 2 | 저탄소 | LF2M2 |  | Al 탈산 | B | 29 | 20 | 53600 | 93.23 | D | D |  | D | 1 |  | 1 | 1555 | 1554 | 6400 |  |  | 6400 | 62.05 | 12 | 103140 | 1675 |  | Y | 41 | 33 | [7 empty] | 김익규 | 2 |  |  |  |  | Y |  | 94.7 | 12-5 | 260.67 | 0 | A |  | 1644 | 1 | 0.22 | 1580 | 0 | 67 | 30 | 238 | 3:58 | 18 | 19 | 0 | 0 | 28 | 0 | 0 |  | AR | 2020-01-16 05:07 | 2020-01-16 05:27 | 20 | 2020-01-16 04:53 | 34 |  |  |  |  | Y |  | Y | Y | [5 empty] | 4.3 | 10.77 | 0 | [23 empty] | 0.17 | 0.17 | A | [9 empty] | 0 | 0 | 651 | 0 | 0 | 261 | 0 | 701 | 0 | 363 | 0 | 0 | 0 | 8
2020-01-15 | C54005 | 3 | 중탄소 | SCM440I |  | Al 탈산 | I | 10 | 60 | 49650 | 100.92 | D | D | D |  | 1 |  | 1 | 1560 | 1523 | 9700 |  |  | 9700 | 109.11 | 7 | 88900 | 1640 |  | INGOT | 58 | 46 | [7 empty] | 박지웅 | [5 empty] | Y |  | 100.45 | 12-3 | 138.77 | 14.68 | A |  | 1634 | 2 | 0.4 | 1563 | 1.97 | 68 |  | 445 | 7:25 | 20 | 20 | 0 | 0 |  | 0 | 10 |  | AR | 2020-01-16 05:15 |  | 19 | 2020-01-16 05:08 | [5 empty] | Y | [5 empty] | N |  |  |  | 13.53 | 0 | [18 empty] | 1.3 |  |  |  |  | 2.06 | 0 | A | [9 empty] | 1403 | 0 | 369 | 0 | 0 | 0 | 0 | 592 | 0 | 300 | 0 | 0 | 0 | 0
2020-01-15 | A56476 | 1 | 고탄소 | STB2D |  | Al 탈산 | B | 15 | 14 | 53400 | 86.73 | D | D | D |  | 1 | 1 |  | 1520 | 1569 | 4300 |  |  | 4300 | 50.82 | 10 | 84610 | 1550 |  | Y | 48 | 38 | [7 empty] | 김덕진 | 2 |  |  | Y |  |  |  | 107.4 | 13-10 | 202.2 | 0 | A |  | 1550 | 3 | 0.22 | 1519 | 0.79 | 65 | 34 | 307 | 5:07 | 25 | 25 | 56 | 0 |  | 0 |  |  | AR | 2020-01-16 05:24 | 2020-01-16 05:52 | 28 | 2020-01-16 05:24 | 28 |  |  |  |  | Y |  |  |  | Y | [5 empty] | 213.79 | 0 | [23 empty] | 7.1 | 0 | A | [9 empty] | 0 | 9 | 161 | 9 | 0 | 0 | 0 | 98 | 0 | 0 | 0 | 0 | 0 | 42
2020-01-15 | B56412 | 2 | 저탄소 | LF2M2 |  | Al 탈산 | B | 1 | 6 | 53350 | 88.07 | D | D |  | D | 1 |  | 1 | 1555 | 1547 | 6900 |  |  | 6900 | 66.9 | 12 | 103140 | 1656 |  | Y | 40 | 36 | [7 empty] | 김익규 | 2 |  |  |  |  | Y |  | 98.75 | 13-2 | 232.08 | 0 | A |  | 1630 | 1 | 0.24 | 1576 | 1.36 | 63 | 24 | 225 | 3:45 | 18 | 19 | 0 | 0 | 27 | 0 | 0 |  | AR | 2020-01-16 06:09 | 2020-01-16 06:26 | 17 | 2020-01-16 05:56 | 29 |  |  |  |  | Y |  | Y | Y | [5 empty] | 3.5 | 9.51 | 0 | [23 empty] | 0.07 | 0.07 | A | [9 empty] | 0 | 74 | 511 | 40 | 0 | 242 | 0 | 868 | 0 | 519 | 0 | 0 | 0 | 0
2020-01-15 | C54006 | 3 | 저탄소 | SCR420H1V | 연주시작 | Al 탈산 | T | 20 | 45 | 49450 | 96.47 | D | D | A |  | 1 |  | 1 | 1550 | 1590 | 7800 |  |  | 7800 | 84.48 | 33 | 92334 | 1646 |  | Y | 53 | 40 | [7 empty] | 박지웅 | 2 |  |  |  |  | Y |  | 97.8 | 12-3 | 91.56 | 126.03 | A |  | 1649 | 2 | 0.41 | 1590 | 2.27 | 81 | 37 | 398 | 6:38 | 10 | 10 | 0 | 0 |  | 0 | 10 |  | N2 | 2020-01-16 06:29 |  | 15 | 2020-01-16 06:11 | 34 |  |  |  |  | Y | [5 empty] | Y |  |  |  | 5.78 | 0 | [23 empty] | 2.06 | 0 | A | [9 empty] | 1304 | 473 | 160 | 891 | 0 | 0 | 0 | 609 | 0 | 300 | 99 | 0 | 0 | 0 |  |  |  |  | 1
2020-01-15 | A56477 | 1 | 고탄소 | STB2D | TUNDISH교체전 | Al 탈산 | B | 5 | 21 | 52000 | 84.83 | D | D | A |  | 1 | 1 |  | 1520 | 1533 | 5700 |  |  | 5700 | 58.82 | 12 | 96898 | 1564 |  | Y | 42 | 37 | [7 empty] | 김덕진 | 2 |  | Y |  |  |  |  | 105.25 | 13-6 | 251.89 | 0 | A |  | 1564 | 3 | 0.24 | 1517 | 1.18 | 63 | 33 | 288 | 4:48 | 25 | 25 | 57 | 0 |  | 0 |  |  | AR | 2020-01-16 06:38 | 2020-01-16 07:00 | 22 | 2020-01-16 06:35 | 25 |  |  |  |  | Y |  |  |  | Y | [5 empty] | 242.15 | 0 | [23 empty] | 0.03 | 0 | A | [9 empty] | 0 | 0 | 142 | 19 | 0 | 0 | 0 | 245 | 0 | 0 | 0 | 0 | 0 | 39
2020-01-15 | B56413 | 2 | 저탄소 | LF2M2 |  | Al 탈산 | B | 19 | 25 | 52850 | 97.02 | D | A |  | A | 1 |  | 1 | 1555 | 1557 | 5900 |  |  | 5900 | 68.64 | 10 | 85950 | 1645 |  | Y | 38 | 31 | [7 empty] | 김익규 | 2 |  |  |  |  | Y |  | 101.15 | 13-1 | 177.51 | 0 | A |  | 1611 | 1 | 0.24 | 1559 | 1.13 | 46 | 11 | 221 | 3:41 | 18 | 19 | 0 | 0 |  | 0 | 0 |  | AR | 2020-01-16 07:19 | 2020-01-16 07:32 | 13 | 2020-01-16 07:06 | 27 |  |  |  |  | Y |  | Y | Y | [5 empty] | 4.5 | 15.26 | 0 | 온도 낮아 15톤 내려옴 | [22 empty] | 0.11 | 0.11 | A | [9 empty] | 0 | 43 | 517 | 0 | 0 | 224 | 0 | 605 | 0 | 155 | 0 | 0 | 0 | 0
2020-01-15 | C54007 | 3 | 저탄소 | SCR420H1V | 연주종료 | Al 탈산 | T | 35 | 74 | 50600 | 98.3 | D | A | A |  | 1 |  | 1 | 1550 | 1579 | 7400 |  |  | 7400 | 73.47 | 36 | 100728 | 1642 |  | Y | 58 | 41 |  |  | C54005 | 10 | [7 empty] | Y |  | Y | 3 | 105.7 | 12-5 | 0 | 68.2 | A |  | 1624 | 2 | 0.54 | 1569 | 1.83 | 60 | 30 | 504 | 8:24 | 10 | 10 | 0 | 0 |  | 0 | 10 |  | N2 | 2020-01-16 07:37 |  | 13 | 2020-01-16 07:27 | 23 |  |  |  |  | Y | [5 empty] | Y |  |  |  | 6.78 | 0 | [23 empty] | 2.06 | 0 | A | [9 empty] | 372 | 1269 | 77 | 977 | 0 | 0 | 0 | 599 | 0 | 299 | 99 | 0 | 0 | 5 |  |  | 6
2020-01-16 | A56478 | 1 | 저탄소 | AE5120M | TUNDISH교체 | Al 탈산 | B | 22 | 7 | 53600 | 86.48 | A | A | A |  | 1 | 1 |  | 1540 | 1592 | 6800 |  |  | 6800 | 80.37 | 10 | 84610 | 1634 | 361 | Y | 45 | 39 |  |  | A56475 |  |  |  |  | 정용태 | 2 |  | Y |  |  |  |  | 104.2 | 13-8 | 0 | 298.2 | A |  | 1649 | 3 | 0.21 | 1608 | 1.03 | 100 | 35 | 311 | 5:11 | 16 | 20 | 58 | 0 |  | 0 |  |  | N2 | 2020-01-16 07:47 | 2020-01-16 08:25 | 38 | 2020-01-16 07:45 | 40 |  |  |  |  | Y |  |  |  | Y | [5 empty] | 96.09 | 187.63 | [19 empty] | 2.48 | 1.57 |  |  | 5 | 0 | A | [9 empty] | 696 | 928 | 0 | 49 | 0 | 0 | 0 | 595 | 0 | 297 | 0 | 0 | 0 | 0 |  |  |  |  | 1
2020-01-16 | B56414 | 2 | 저탄소 | LF2M2 |  | Al 탈산 | B | 16 | 1 | 53200 | 81.32 | A | A |  | A | 1 |  | 1 | 1555 | 1545 | 6600 |  |  | 6600 | 76.79 | 10 | 85950 | 1666 |  | Y | 38 | 33 | [7 empty] | 박용우 | 2 |  |  |  |  | Y |  | 101.8 | 13-7 | 246.55 | 0 | A |  | 1644 | 1 | 0.29 | 1588 | 1.51 | 75 | 23 | 290 | 4:50 | 18 | 19 | 0 | 0 |  | 0 | 0 |  | AR | 2020-01-16 08:10 | 2020-01-16 08:20 | 10 | 2020-01-16 08:02 | 17 |  |  |  |  | Y |  | Y | Y | [5 empty] | 4 | 9.51 | 0 | 대보수 래들 | [19 empty] | 1.31 |  |  | 0 | 0 | A | [9 empty] | 71 | 0 | 740 | 0 | 0 | 260 | 0 | 495 | 0 | 156 | 0 | 0 | 0 | 5
2020-01-16 | C54008 | 3 | 저탄소 | SCR420H1V | 연주종료 | Al 탈산 | T | 6 | 84 | 47550 | 96.38 | A | A | A |  | 1 |  | 1 | 1550 | 1572 | 7200 |  |  | 7200 | 72.81 | 36 | 98892 | 1647 |  | Y | 48 | 38 | [7 empty] | 정종훈 | 2 |  |  |  |  | Y |  | 101.85 | 11-10 | 0 | 128.35 | A |  | 1632 | 2 | 0.41 | 1568 | 2.13 | 59 | 30 | 406 | 6:46 | 10 | 10 | 0 | 0 |  | 0 | 10 |  | N2 | 2020-01-16 08:44 |  | 11 | 2020-01-16 08:25 | 29 |  |  |  |  | Y | [5 empty] | Y |  |  |  | 7.46 | 0.15 | [23 empty] | 2.06 | 0 | A |  |  | 8.121 | 32.535 | 48.132 | 0.313 | 5.926 | 1.479 | 1459.39 | 581 | 1172 | 0 | 495 | 0 | 0 | 0 | 696 | 0 | 301 | 203 | 0 | 0 | 0 |  |  | 6
2020-01-16 | A56479 | 1 | 저탄소 | AE5120M |  | Al 탈산 | B | 11 | 7 | 53500 | 79.8 | A | A | A |  | 1 | 1 |  | 1540 | 1566 | 6200 |  |  | 6200 | 45.8 | 16 | 135376 | 1634 |  | Y | 43 | 35 |  |  | A56476 |  |  |  |  | 정용태 | 2 |  | Y |  |  |  |  | 101.9 | 13-6 | 0 | 337.79 | A |  | 1634 | 3 | 0.2 | 1591 | 1.16 | 83 | 33 | 324 | 5:24 | 16 | 18 | 59 | 0 |  | 0 |  |  | N2 | 2020-01-16 08:42 | 2020-01-16 09:28 | 46 | 2020-01-16 08:42 | 46 |  |  |  |  | Y |  |  |  | Y | [5 empty] | 93.61 | 171.54 | [23 empty] | 6.65 | 0 | A | [9 empty] | 704 | 890 | 0 | 83 | 0 | 0 | 0 | 296 | 0 | 298 | 0 | 0 | 0 | 20
2020-01-16 | B56415 | 2 | 저탄소 | LF2M2 |  | Al 탈산 | B | 29 | 21 | 52950 | 86.08 | A | A |  | A | 1 |  | 1 | 1555 | 1557 | 6600 |  |  | 6600 | 76.79 | 10 | 85950 | 1615 |  | Y | 39 | 35 | [7 empty] | 박용우 | 2 |  |  |  |  | Y |  | 100.15 | 12-10 | 229.71 | 0 | A |  | 1635 | 1 | 0.25 | 1576 | 1.55 | 63 | 22 | 357 | 5:57 | 18 | 19 | 0 | 0 | 20 | 0 | 0 |  | AR | 2020-01-16 09:20 | 2020-01-16 09:34 | 14 | 2020-01-16 09:11 | 23 |  |  |  |  | Y |  | Y | Y | [5 empty] | 4.6 | 9.88 | 0 | [23 empty] | 0 | 0 | A | [9 empty] | 82 | 0 | 731 | 0 | 0 | 230 | 0 | 991 | 0 | 423 | 0 | 0 | 0 | 12
2020-01-16 | C54009 | 3 | 저탄소 | SCR420H1V | 연주종료 | Al 탈산 | T | 10 | 61 | 49700 | 87.6 | A | A | A |  | 1 |  | 1 | 1550 | 1611 | 5700 |  |  | 5700 | 62.88 | 33 | 90651 | 1644 | 362 | Y | 42 | 35 |  |  | C54006 | 05 |  |  |  | 도주용 | 2 |  | N | Y |  | Y | 4 | 98.85 | 12-1 | 0 | 44.89 | A |  | 1617 | 2 | 0.42 | 1571 | 1.28 | 62 | 25 | 402 | 6:42 | 10 | 10 | 0 | 0 |  | 0 | 10 |  | N2 | 2020-01-16 09:36 |  | 20 | 2020-01-16 09:26 | 30 |  |  |  |  | Y | [5 empty] | Y |  |  |  | 6.83 | 0 | [23 empty] | 0.56 | 0 | A |  |  | 8.297 | 32.991 | 47.689 | 0.408 | 5.747 | 1.445 | 1459.39 | 1136 | 602 | 30 | 332 | 0 | 0 | 0 | 802 | 0 | 299 | 0 | 0 | 0 | 5 |  |  | 6
2020-01-16 | A56480 | 1 | 저탄소 | AE5120HM | 유사강종연연주 | Al 탈산 | B | 15 | 15 | 52700 | 66.63 | A | A | A |  | 1 | 1 |  | 1540 | 1573 | 5900 |  |  | 5900 | 116.22 | 6 | 50766 | 1620 |  | Y | 42 | 32 |  |  | A56477 |  |  |  |  | 정용태 | 3 |  | Y |  |  |  |  | 106.9 | 13-9 | 0 | 175.94 | A |  | 1620 | 3 | 0.19 | 1584 | 1.44 | 76 | 26 | 269 | 4:29 | 16 | 17 | 60 | 0 |  | 0 |  |  | N2 | 2020-01-16 09:38 | 2020-01-16 10:31 | 53 | 2020-01-16 09:38 | 53 |  |  |  |  | Y |  |  |  | Y | [5 empty] | 0 | 14.09 | [23 empty] | 7.7 | 0 | A | [9 empty] | 874 | 901 | 0 | 48 | 0 | 0 | 0 | 726 | 0 | 496 | 97 | 0 | 0 | 0
2020-01-16 | B56416 | 2 | 저탄소 | LF2M2 |  | Al 탈산 | B | 1 | 7 | 53350 | 84.53 | A | A |  | A | 1 |  | 1 | 1555 | 1535 | 6000 |  |  | 6000 | 58.17 | 12 | 103140 | 1644 |  | Y | 36 | 30 | [7 empty] | 박용우 | 2 |  |  |  |  | Y |  | 96.25 | 12-9 | 159.46 | 0 | A |  | 1623 | 1 | 0.95 | 1573 | 1.25 | 60 | 15 | 474 | 7:54 | 18 | 19 | 0 | 0 |  | 0 | 0 |  | AR | 2020-01-16 10:20 | 2020-01-16 10:50 | 30 | 2020-01-16 10:11 | 39 |  |  |  |  | Y |  | Y | Y | [5 empty] | 5 | 11.43 | 0 | [23 empty] | 0 | 0 | B | [9 empty] | 89 | 0 | 456 | 99 | 0 | 243 | 0 | 502 | 0 | 156 | 0 | 0 | 0 | 0
2020-01-16 | C54010 | 3 | 저탄소 | SCR420H1V | 연주종료 | Al 탈산 | T | 20 | 46 | 49800 | 99.9 | A | A | A |  | 1 |  | 1 | 1550 | 1548 | 7900 |  |  | 7900 | 79.89 | 36 | 98892 | 1662 |  | Y | 51 | 42 |  |  | C54007 | 05 |  |  |  | 정종훈 | 2 |  | N | Y |  | Y | 4 | 100.5 | 12-5 | 0 | 80.78 | A |  | 1641 | 2 | 0.42 | 1592 | 1.32 | 83 | 41 | 548 | 9:08 | 10 | 10 | 0 | 0 |  | 0 | 10 |  | N2 | 2020-01-16 10:50 |  | 6 | 2020-01-16 10:37 | 19 |  |  |  |  | Y | [5 empty] | Y |  |  |  | 4.19 | 0.61 | [23 empty] | 0.15 | 0.97 | A | [9 empty] | 1130 | 700 | 43 | 377 | 0 | 0 | 0 | 596 | 0 | 302 | 103 | 0 | 0 | 8
2020-01-16 | A56481 | 1 | 저탄소 | AE5120HM |  | Al 탈산 | B | 5 | 22 | 51300 | 96.35 | A | A | A |  | 1 | 1 |  | 1540 | 1599 | 4600 |  |  | 4600 | 45.31 | 12 | 101532 | 1601 |  | Y | 59 | 26 | RH워싱작업. |  | A56478 |  |  |  |  | 정용태 | 3 |  |  | Y |  |  |  | 107 | 13-8 | 0 | 149.61 | A |  | 1601 | 3 | 0.21 | 1571 | 0.81 | 63 | 26 | 245 | 4:05 | 16 | 17 | 61 | 0 |  | 0 |  |  | N2 | 2020-01-16 11:15 | 2020-01-16 11:36 | 20 | 2020-01-16 11:14 | 21 |  |  |  |  | Y |  |  |  | Y | [5 empty] | 101.75 | 139.33 | [25 empty] | B | [9 empty] | 1766 | 42 | 195 | 323 | 0 | 0 | 0 | 996 | 0 | 891 | 95 | 0 | 0 | 7
2020-01-16 | B56417 | 2 | 저탄소 | LF2M2 | TUNDISH교체전 | Al 탈산 | B | 19 | 26 | 53100 | 92.3 | A | A |  | A | 1 |  | 1 | 1555 | 1547 | 6800 |  |  | 6800 | 70.63 | 12 | 96280 | 1647 |  | Y | 41 | 33 | [7 empty] | 박용우 | 2 |  |  |  |  | Y |  | 98.4 | 12-7 | 249.02 | 0 | A |  | 1625 | 1 | 0.25 | 1568 | 1.36 | 55 | 17 | 305 | 5:05 | 18 | 19 | 0 | 0 |  | 0 | 0 |  | AR | 2020-01-16 11:42 | 2020-01-16 11:58 | 16 | 2020-01-16 11:32 | 26 |  |  |  |  | Y |  | Y | Y | [5 empty] | 4.5 | 11.7 | 0 | [23 empty] | 0 | 0 | A | [9 empty] | 68 | 0 | 490 | 0 | 0 | 242 | 0 | 1096 | 0 | 155 | 0 | 0 | 0 | 15
2020-01-16 | C54011 | 3 | 저탄소 | SCR420H1V | 연주종료 | Al 탈산 | T | 35 | 75 | 51500 | 90.32 | A | A | A |  | 1 |  | 1 | 1550 | 1583 | 6500 |  |  | 6500 | 65.73 | 36 | 98892 | 1649 |  | Y | 56 | 34 |  |  | C54008 | 05 |  |  |  | 도주용 | 2 |  |  | Y |  | Y | 4 | 101.5 | 12-1 | 0.7 | 70.73 | A |  | 1626 | 2 | 0.47 | 1573 | 2.12 | 64 | 33 | 509 | 8:29 | 10 | 13 | 0 | 0 |  | 0 | 10 |  | N2 | 2020-01-16 11:52 |  | 7 | 2020-01-16 11:43 | 17 |  |  |  |  | Y | [5 empty] | Y |  |  |  | 4.23 | 1.59 | [23 empty] | 0.72 | 1.11 | A | [9 empty] | 966 | 748 | 46 | 470 | 0 | 0 | 0 | 405 | 0 | 299 | 0 | 0 | 0 | 15 |  |  | 6
2020-01-16 | A56482 | 1 | 저탄소 | AE5120HM |  | Al 탈산 | B | 22 | 8 | 52500 | 66.38 | A | A | A |  | 1 | 1 |  | 1540 | 1567 | 5700 |  |  | 5700 | 56.14 | 12 | 101532 | 1622 |  | Y | 41 | 32 |  |  | A56479 |  |  |  |  | 정용태 | 3 |  | Y |  |  |  |  | 102.25 | 13-6 | 0 | 201.37 | A |  | 1622 | 3 | 0.2 | 1579 | 1.65 | 71 | 30 | 304 | 5:04 | 16 | 17 | 62 | 0 |  | 0 |  |  | N2 | 2020-01-16 12:10 | 2020-01-16 12:36 | 26 | 2020-01-16 12:10 | 26 | [8 empty] | Y | [5 empty] | 21.12 | 143.8 | [23 empty] | 10.52 | 0 | A | [9 empty] | 1405 | 326 | 0 | 296 | 0 | 0 | 0 | 198 | 0 | 195 | 147 | 0 | 0 | 8
2020-01-16 | B56418 | 2 | 중탄소 | SCM440 | TUNDISH교체 | Al 탈산 | B | 16 | 2 | 54300 | 103.32 | A | A |  | A | 1 |  | 1 | 1540 | 1554 | 7800 |  |  | 7800 | 51.05 | 19 | 152788 | 1675 |  | Y | 47 | 37 | [7 empty] | 박용우 | 2 |  |  |  |  | Y |  | 99.1 | 13-4 | 310.41 | 0 | A |  | 1653 | 1 | 0.48 | 1585 | 1.62 | 89 | 0 | 258 | 4:18 | 15 | 21 | 0 | 0 |  | 0 | 0 |  | N2 | 2020-01-16 12:54 | 2020-01-16 13:21 | 28 | 2020-01-16 12:36 | 45 |  |  |  |  | N | 미투입강종 | Y | Y | [5 empty] | 5 | 0 | 30.53 | 교체 | [18 empty] | 2.52 | 2.15 |  |  | 0.11 | 0.11 | A | [9 empty] | 1306 | 0 | 396 | 0 | 0 | 251 | 0 | 598 | 0 | 155 | 0 | 0 | 0 | 52 |  |  | 5 |  | 1
2020-01-16 | C54012 | 3 | 저탄소 | SCR420H1V | 연주종료 | Al 탈산 | T | 6 | 85 | 48250 | 81.5 | A | A | A |  | 1 |  | 1 | 1550 | 1556 | 7100 |  |  | 7100 | 73.85 | 35 | 96145 | 1626 |  | Y | 51 | 37 |  |  | C54009 | 05 |  |  |  | 정종훈 | 2 |  |  | Y |  | Y |  | 98.1 | 11-6 | 2.92 | 187.29 | A |  | 1625 | 2 | 0.46 | 1575 | 2.5 | 66 | 37 | 398 | 6:38 | 10 | 10 | 0 | 0 |  | 0 | 10 |  | N2 | 2020-01-16 12:54 |  | 15 | 2020-01-16 12:43 | 26 |  |  |  |  | Y | [5 empty] | Y |  |  |  | 2.22 | 0.77 | [23 empty] | 0.24 | 0.15 | A | [9 empty] | 1105 | 751 | 26 | 347 | 0 | 0 | 0 | 797 | 0 | 299 | 202 | 0 | 0 | 5 |  |  | 6
2020-01-16 | A56483 | 1 | 저탄소 | AE5120HM |  | Al 탈산 | B | 11 | 8 | 53100 | 94.48 | A | A | A |  | 1 | 1 |  | 1540 | 1535 | 7100 |  |  | 7100 | 69.93 | 12 | 101532 | 1618 |  | Y | 45 | 38 |  |  | A56480 |  |  |  |  | 정용태 | 2 |  | Y |  |  |  |  | 105.4 | 13-10 | 0 | 283.34 | A |  | 1599 | 3 | 0.2 | 1567 | 0.64 | 59 | 29 | 312 | 5:12 | 16 | 17 | 63 | 0 |  | 0 |  |  | N2 | 2020-01-16 13:36 | 2020-01-16 13:48 | 13 | 2020-01-16 13:35 | 13 |  |  |  |  | Y |  |  |  | Y | [5 empty] | 191.25 | 99.78 | [23 empty] | 21.93 | 0 | A | [9 empty] | 903 | 860 | 0 | 101 | 0 | 0 | 0 | 642 | 0 | 646 | 147 | 0 | 0 | 9
2020-01-16 | B56419 | 2 | 중탄소 | SRD1 |  | Al 탈산 | B | 29 | 22 | 52900 | 102.15 | A | A |  | A | 1 |  | 1 | 1540 | 1556 | 7100 |  |  | 7100 | 79.61 | 11 | 89182 | 1625 |  | Y | 45 | 41 | [7 empty] | 박용우 | 2 |  |  |  |  | Y |  | 100 | 12-10 | 236.43 | 0 | A |  | 1622 | 1 | 0.38 | 1564 | 1.31 | 71 | 0 | 416 | 6:56 | 15 | 16 | 0 | 0 | 50 | 0 | 0 |  | N2 | 2020-01-16 13:54 | 2020-01-16 14:21 | 27 | 2020-01-16 13:33 | 48 |  |  |  |  | Y |  | Y | Y | [5 empty] | 4 | 15.92 | 0 | [23 empty] | 0.16 | 0.16 | A | [9 empty] | 1405 | 0 | 11 | 0 | 0 | 198 | 0 | 804 | 0 | 415 | 100 | 0 | 0 | 10 |  |  | 2
2020-01-16 | C54013 | 3 | 저탄소 | SCR420H1V | 연주종료 | Al 탈산 | T | 10 | 62 | 51400 | 92.78 | A | A | C |  | 1 |  | 1 | 1550 | 1595 | 7200 |  |  | 7200 | 77.09 | 34 | 93398 | 1634 |  | Y | 53 | 39 |  |  | C54010 | 05 |  |  |  | 정종훈 | 2 |  | Y |  |  | Y |  | 101.3 | 12-3 | 0 | 307.09 | A |  | 1630 | 2 | 0.47 | 1573 | 1.9 | 64 | 40 | 604 | 10:04 | 10 | 10 | 0 | 0 |  | 0 | 10 |  | N2 | 2020-01-16 14:11 |  | 5 | 2020-01-16 14:01 | 15 |  |  |  |  | Y | [5 empty] | Y |  |  |  | 3.51 | 0 | [23 empty] | 0 | 0 | A | [9 empty] | 1173 | 680 | 16 | 198 | 0 | 0 | 0 | 1352 | 0 | 301 | 200 | 0 | 0 | 0 |  |  | 5
2020-01-16 | A56484 | 1 | 저탄소 | AE5120HM |  | Al 탈산 | B | 15 | 16 | 52400 | 77.83 | A | A | C |  | 1 | 1 |  | 1540 | 1565 | 5900 |  |  | 5900 | 58.11 | 12 | 101532 | 1618 |  | Y | 48 | 30 |  |  | A56481 |  |  |  |  | 정용태 | 2 |  |  | Y |  |  |  | 105.3 | 13-7 | 0 | 209.36 | A |  | 1618 | 3 | 0.2 | 1581 | 1.28 | 73 | 32 | 270 | 4:30 | 16 | 19 | 64 | 0 |  | 0 |  |  | N2 | 2020-01-16 14:17 | 2020-01-16 14:52 | 35 | 2020-01-16 14:16 | 36 |  |  |  |  | Y |  |  |  | Y | [5 empty] | 35.59 | 140.89 | [23 empty] | 21.96 | 3.28 | A | [9 empty] | 911 | 789 | 0 | 27 | 0 | 0 | 0 | 693 | 0 | 894 | 0 | 0 | 0 | 3
2020-01-16 | B56420 | 2 | 중탄소 | AE4140Q |  | Al 탈산 | B | 1 | 8 | 53450 | 99.73 | A | A |  | C | 1 |  | 1 | 1540 | 1615 | 4800 |  |  | 4800 | 99.26 | 6 | 48360 | 1646 |  | Y | 40 | 31 | [7 empty] | 박용우 | 2 |  |  |  |  | Y |  | 95.45 | 12-8 | 188.07 | 0 | A |  | 1628 | 1 | 0.32 | 1570 | 1.22 | 76 | 31 | 277 | 4:37 | 18 | 19 | 0 | 0 |  | 0 | 0 |  | AR | 2020-01-16 14:55 | 2020-01-16 15:26 | 31 | 2020-01-16 14:35 | 50 |  |  |  |  | Y |  | Y | Y | [5 empty] | 4 | 10.98 | 0 | [20 empty] | 0.96 |  |  | 0.11 | 0.11 | A | [9 empty] | 1271 | 0 | 252 | 0 | 0 | 295 | 0 | 704 | 0 | 254 | 0 | 0 | 0 | 41 |  |  | 19
2020-01-16 | C54014 | 3 | 저탄소 | SCR420H1V | TUNDISH교체전 | Al 탈산 | T | 20 | 47 | 50400 | 95.28 | A | C | C |  | 1 |  | 1 | 1550 | 1551 | 7400 |  |  | 7400 | 76.97 | 35 | 96145 | 1651 |  | Y | 62 | 39 | [8 empty] | 2 |  |  |  |  | Y |  | 105.4 | 12-10 | 0 | 199.2 | A |  | 1628 | 2 | 0.59 | 1586 | 1.83 | 77 | 45 | 459 | 7:39 | 10 | 10 | 0 | 0 |  | 0 | 10 |  | N2 | 2020-01-16 15:15 |  | 12 | 2020-01-16 15:05 | 22 |  |  |  |  | Y | [5 empty] | Y |  |  |  | 2.65 | 0 | [23 empty] | 0 | 0 | A | [9 empty] | 783 | 840 | 16 | 336 | 0 | 0 | 0 | 950 | 0 | 300 | 101 | 0 | 0 | 20 |  |  | 5
2020-01-16 | A56485 | 1 | 저탄소 | AE5120HM | 잔강최소화전 | Al 탈산 | B | 5 | 23 | 51600 | 77.1 | C | C | C |  | 1 | 1 |  | 1540 | 1603 | 5200 |  |  | 5200 | 57.03 | 12 | 91173 | 1614 |  | Y | 44 | 34 | [7 empty] | 박안희 | 2 |  |  | Y |  |  |  | 104.95 | 13-5 | 0 | 219.63 | A |  | 1614 | 3 | 0.24 | 1572 | 1.27 | 64 | 29 | 316 | 5:16 | 16 | 20 | 65 | 0 |  | 0 |  |  | N2 | 2020-01-16 15:17 | 2020-01-16 15:54 | 37 | 2020-01-16 15:16 | 38 |  |  |  |  | Y |  |  |  | Y | [5 empty] | 50.21 | 153.82 | [23 empty] | 21.96 | 5.07 | A | [9 empty] | 1453 | 223 | 0 | 32 | 0 | 0 | 0 | 0 | 0 | 0 | 0 | 0 | 0 | 3
2020-01-16 | B56421 | 2 | 중탄소 | AE4140Q | 연주종료 | Al 탈산 | B | 19 | 27 | 52450 | 101.58 | C | C |  | C | 1 |  | 1 | 1540 | 1587 | 6300 |  |  | 6300 | 73.01 | 11 | 86284 | 1645 |  | Y | 43 | 31 | [7 empty] | 고승만 | 2 |  |  | N |  | Y |  | 99.95 | 12-9 | 157.19 | 0 | A |  | 1635 | 1 | 0.26 | 1570 | 1.51 | 76 | 34 | 256 | 4:16 | 18 | 21 | 0 | 0 |  | 0 | 0 |  | AR | 2020-01-16 16:08 | 2020-01-16 16:25 | 17 | 2020-01-16 15:48 | 37 |  |  |  |  | Y |  | Y | Y | [5 empty] | 4 | 14.6 | 0 | [20 empty] | 0.8 |  |  | 0.15 | 0.15 | A | [9 empty] | 1369 | 0 | 224 | 0 | 0 | 236 | 0 | 706 | 0 | 414 | 0 | 0 | 0 | 30 |  |  | 19
2020-01-16 | C54015 | 3 | 저탄소 | 18CRNIMO7HI |  | Al 탈산 | I | 35 | 76 | 52300 | 115.43 | C | C | C |  | 1 |  | 1 | 1560 | 1585 | 8390 |  |  | 8390 | 95.89 | 5 | 87500 | 1666 |  | INGOT | 48 | 45 |  |  |  | 05 | [6 empty] | Y |  |  | Y |  |  |  | 0.98 | 133.08 | A |  | 1654 | 2 | 0.43 | 1586 | 1.24 | 80 |  | 430 | 7:10 | 25 | 25 | 0 | 0 |  | 0 |  |  | N2 | 2020-01-16 16:55 |  | 15 | 2020-01-16 16:42 | [15 empty] | 2.05 | 4.13 | [18 empty] | 0.8 |  |  |  |  | 0 | 0 | A | [9 empty] | 723 | 1390 | 34 | 406 | 0 | 0 | 0 | 982 | 0 | 300 | 0 | 0 | 0 | 18
2020-01-16 | A56486 | 1 | 저탄소 | AE5120HM2 | 잔강최소화, 교체전 | Al 탈산 | B | 22 | 9 | 53100 | 77.08 | C | C | C |  | 1 | 1 |  | 1540 | 1552 | 6000 |  |  | 6000 | 53.11 | 14 | 112979 | 1619 |  | Y | 43 | 37 | [7 empty] | 박안희 | 2 |  | Y |  |  |  |  | 106 | 13-10 | 0.04 | 247.19 | A |  | 1619 | 3 | 0.24 | 1578 | 1.21 | 72 | 29 | 294 | 4:54 | 18 | 19 | 66 | 0 |  | 0 |  |  | N2 | 2020-01-16 16:32 | 2020-01-16 17:12 | 40 | 2020-01-16 16:31 | 41 |  |  |  |  | Y |  |  |  | Y | [5 empty] | 68.14 | 140.88 | [23 empty] | 21.96 | 7.03 | A | [9 empty] | 772 | 639 | 0 | 82 | 0 | 0 | 0 | 297 | 0 | 299 | 0 | 0 | 0 | 0
2020-01-16 | B56422 | 2 | 중탄소 | SCM440 | 연주시작 | Al 탈산 | B | 11 | 10 | 54050 | 262.33 | C | D |  | D | 2 |  | 2 | 1540 | 1626 | 15400 | 6100 |  | 21500 | 159.71 | 16 | 134620 | 1677 |  | Y | 205 | 86 |  | Y | [5 empty] | 고승만 | 2 |  |  | Y |  | Y |  | 99.75 | 13-3 | 415.34 | 0 | A |  | 1665 | 1 | 0.27 | 1592 | 1.43 | 96 | 38 | 242 | 4:02 | 15 | 21 | 0 | 0 | 120 | 0 | 0 |  | N2 | 2020-01-17 01:09 | 2020-01-17 01:54 | 44 | 2020-01-17 00:53 | 60 |  |  |  |  | Y |  | Y | Y | [5 empty] | 6 | 0 | 23.86 | [19 empty] | 2.11 |  |  |  | 0.39 | 0.39 | B | [9 empty] | 1373 | 0 | 344 | 0 | 0 | 194 | 0 | 1668 | 0 | 1118 | 272 | 0 | 0 | 34 |  |  | 7 |  | 1
2020-01-16 | C54016 | 3 | 저탄소 | KST523M3 | 연주시작 | Si 탈산 | T | 6 | 86 | 48250 | 118.17 | C | C | C |  | 1 |  | 1 | 1550 | 1545 | 9890 |  |  | 9890 | 92.32 | 39 | 107133 | 1653 |  | Y | 65 | 59 |  |  |  | 05 |  |  |  |  | 2 |  |  | Y |  | Y |  | 110.65 | 12-7 | 328.31 | 0 | A |  | 1642 | 2 | 0.49 | 1599 | 1 | 86 | 169 | 390 | 6:30 | 13 | 13 | 0 | 0 |  | 0 | 10 |  | N2 | 2020-01-16 18:08 |  | 23 | 2020-01-16 17:58 | 33 |  |  |  |  | Y | [5 empty] | N |  |  |  | 3.47 | 0 | [23 empty] | 0 | 0 | A | [9 empty] | 0 | 0 | 78 | 527 | 0 | 0 | 0 | 405 | 0 | 200 | 0 | 0 | 0 | 13 |  |  | 10 |  | 1
2020-01-16 | A56487 | 1 | 고탄소 | STB2 | TUNDISH교체 | Al 탈산 | B | 11 | 9 | 52600 | 83.08 | C | C | C |  | 1 | 1 |  | 1520 | 1592 | 5300 |  |  | 5300 | 62.64 | 10 | 84610 | 1588 |  | Y | 42 | 39 | [7 empty] | 박안희 | 2 |  |  |  |  | Y |  | 102.45 | 13-6 | 232.4 | 0 | A |  | 1588 | 3 | 0.25 | 1550 | 0.93 | 94 | 38 | 299 | 4:59 | 25 | 25 | 67 | 0 |  | 0 |  |  | AR | 2020-01-16 17:44 | 2020-01-16 18:37 | 53 | 2020-01-16 17:43 | 54 |  |  |  |  | Y |  |  |  | Y | [5 empty] | 224.97 | 0 | [19 empty] | 1.84 |  |  |  | 23.21 | 7.77 | A | [9 empty] | 0 | 20 | 170 | 14 | 0 | 0 | 0 | 848 | 0 | 671 | 0 | 0 | 0 | 48 |  |  |  |  | 1
2020-01-16 | B56423 | 2 | 중탄소 | AE4140Q |  | Al 탈산 | B | 16 | 4 | 52600 | 129.68 | C | D |  | D | 2 |  | 2 | 1540 | 1495 | 7200 | 6300 |  | 13500 | 310.27 | 6 | 43510 | 1635 |  | Y | 84 | 35 |  | Y | B56420 | 03 |  |  |  | 고승만 | 2 |  |  | Y |  | Y |  | 106.5 | 14-2 | 208.22 | 0 | A |  | 1627 | 1 | 0.32 | 1570 | 1.38 | 76 | 38 | 175 | 2:55 | 18 | 19 | 0 | 0 |  | 0 | 0 |  | AR | 2020-01-17 02:26 | 2020-01-17 02:45 | 19 | 2020-01-17 02:13 | 31 |  |  |  |  | Y |  | Y | Y | [6 empty] | 9.59 | 0 | [20 empty] | 0.9 |  |  | 0.21 | 0.21 | B | [9 empty] | 1409 | 0 | 269 | 0 | 0 | 224 | 0 | 551 | 0 | 253 | 0 | 0 | 0 | 42 |  |  | 22
2020-01-16 | A56488 | 1 | 고탄소 | STB2 |  | Al 탈산 | B | 15 | 17 | 52200 | 86.38 | C | C | C |  | 1 | 1 |  | 1520 | 1595 | 3800 |  |  | 3800 | 44.91 | 10 | 84610 | 1551 |  | Y | 43 | 26 | [7 empty] | 박안희 | 2 |  |  |  |  | Y |  | 101.1 | 13-2 | 196.17 | 0 | A |  | 1551 | 3 | 0.25 | 1524 | 0.64 | 68 | 29 | 274 | 4:34 | 25 | 25 | 68 | 0 |  | 0 |  |  | AR | 2020-01-16 18:51 | 2020-01-16 19:39 | 48 | 2020-01-16 18:49 | 51 |  |  |  |  | Y |  |  |  | Y | [5 empty] | 197.86 | 0 | [20 empty] | 1.73 |  |  | 0.01 | 0 | A | [9 empty] | 0 | 35 | 229 | 0 | 0 | 0 | 0 | 520 | 0 | 452 | 0 | 0 | 0 | 35
2020-01-16 | B56424 | 2 | 고탄소 | STB2 |  | Al 탈산 | B | 22 | 10 | 53450 | 202.4 | C | C | C |  | 1 | 1 |  | 1530 | 1584 | 11900 |  |  | 11900 | 117.2 | 12 | 101532 | 1575 | 355 | Y | 161 | 65 | 연주 중단으로 래들교체 (2번) 후 재작업 |  | B56421 | 05 |  |  |  | 고승만 | 2 |  |  | Y |  | Y |  | 108.75 | 14-3 | 492.76 | 0 | A |  | 1571 | 3 | 0.21 | 1534 | 0.93 | 78 | 29 | 315 | 5:15 | 25 | 25 | 70 | 0 |  | 0 |  |  | AR | 2020-01-16 20:58 | 2020-01-16 21:40 | 42 | 2020-01-16 20:56 | 44 |  |  |  |  | Y |  |  |  | Y | [5 empty] | 183.62 | 0 | [20 empty] | 1.32 |  |  | 0.02 | 0 | A | [9 empty] | 0 | 1877 | 207 | 29 | 0 | 280 | 0 | 1117 | 0 | 466 | 0 | 0 | 0 | 58
2020-01-16 | C54017 | 3 | 저탄소 | KST523M3 | 연주종료 | Si 탈산 | T | 10 | 63 | 51500 | 89.92 | C | C | C |  | 1 |  | 1 | 1550 | 1566 | 6900 |  |  | 6900 | 69.77 | 36 | 98892 | 1631 |  | Y | 42 | 39 | [8 empty] | 2 |  |  |  |  | Y |  | 97 | 11-9 | 267.23 | 0 | A |  | 1624 | 2 | 0.59 | 1578 | 1.24 | 65 | 180 | 339 | 5:39 | 13 | 13 | 0 | 0 |  | 0 | 11 |  | N2 | 2020-01-16 19:09 |  | 42 | 2020-01-16 18:58 | 53 |  |  |  |  | Y | [5 empty] | N |  |  |  | 3.86 | 0 | [23 empty] | 0 | 0 | A | [9 empty] | 0 | 0 | 445 | 0 | 0 | 0 | 0 | 517 | 0 | 200 | 66 | 0 | 0 | 7 |  |  | 6
2020-01-16 | A56489 | 1 | 고탄소 | STB2 |  | Al 탈산 | B | 5 | 24 | 51600 | 85.37 | C | C | C |  | 1 | 1 |  | 1520 | 1556 | 4600 |  |  | 4600 | 45.31 | 12 | 101532 | 1569 |  | Y | 41 | 37 | [7 empty] | 박안희 | 2 |  |  |  |  | Y |  | 100.7 | 12-10 | 291.92 | 0 | A |  | 1569 | 3 | 0.25 | 1523 | 1.1 | 67 | 28 | 304 | 5:04 | 25 | 25 | 69 | 0 |  | 0 |  |  | AR | 2020-01-16 19:50 | 2020-01-16 20:40 | 51 | 2020-01-16 19:47 | 53 |  |  |  |  | Y |  |  |  | Y | [5 empty] | 203.29 | 0 | [20 empty] | 1.29 |  |  | 0.01 | 0 | A | [9 empty] | 0 | 51 | 105 | 29 | 0 | 0 | 0 | 299 | 0 | 698 | 0 | 0 | 0 | 19
2020-01-16 | C54018 | 3 | 저탄소 | KST523M3 | 연주종료 | Si 탈산 | T | 20 | 48 | 50300 | 93.1 | C | C | C |  | 1 |  | 1 | 1550 | 1516 | 7000 |  |  | 7000 | 70.78 | 36 | 98892 | 1598 |  | Y | 44 | 41 | [15 empty] | 98.9 | 12-3 | 268.33 | 0 | A |  | 1626 | 2 | 0.45 | 1582 | 1.1 | 69 | 0 | 335 | 5:35 | 13 | 13 | 0 | 0 |  | 0 |  |  | N2 | 2020-01-16 20:22 |  | 38 | 2020-01-16 20:12 | 48 |  |  |  |  | Y | [5 empty] | N |  |  |  | 4.51 | 0 | [23 empty] | 0 | 0 | A | [9 empty] | 0 | 0 | 524 | 0 | 0 | 0 | 0 | 756 | 0 | 201 | 79 | 0 | 0 | 10 |  |  | 5
2020-01-16 | A56490 | 1 | 저탄소 | SCM415C2 |  | Al 탈산 | I | 19 | 28 | 51700 | 100.23 | C | C |  | C | 1 |  | 1 | 1545 | 1597 | 10600 |  |  | 10600 | 128.02 | 12 | 82800 | 1675 | 713 | INGOT | 46 | 34 | [7 empty] | 박안희 | [5 empty] | Y |  | 99.55 | 12-8 | 240.94 | 0 | A |  | 1669 | 1 | 0.23 | 1600 | 1.43 | 84 |  | 261 | 4:21 | 18 | 22 | 0 | 0 |  | 0 | 0 |  | N2 | 2020-01-16 21:17 |  | 14 | 2020-01-16 21:04 | [5 empty] | Y | [8 empty] | 4.3 | 13.13 | 0 | [18 empty] | 1 |  |  |  |  | 0.1 | 0.1 | A | [9 empty] | 821 | 448 | 0 | 10 | 0 | 0 | 0 | 1127 | 0 | 847 | 0 | 0 | 0 | 0
2020-01-16 | C54019 | 3 | 저탄소 | KST523M3 | TUNDISH교체전 | Si 탈산 | T | 35 | 77 | 51400 | 89.02 | C | C | C |  | 1 |  | 1 | 1550 | 1536 | 8100 |  |  | 8100 | 89.35 | 33 | 90651 | 1632 |  | Y | 50 | 42 | [15 empty] | 95.35 | 11-5 | 240.97 | 0 | A |  | 1636 | 2 | 0.46 | 1590 | 1.59 | 77 | 0 | 383 | 6:23 | 13 | 13 | 0 | 0 |  | 0 | 10 |  | N2 | 2020-01-16 21:24 |  | 45 | 2020-01-16 21:13 | 55 |  |  |  |  | Y | [5 empty] | N |  |  |  | 5.22 | 0 | [23 empty] | 0 | 0 | A | [9 empty] | 0 | 0 | 64 | 561 | 0 | 0 | 0 | 394 | 0 | 200 | 0 | 0 | 0 | 16 |  |  | 5
2020-01-16 | A56491 | 1 | 고탄소 | STB2 |  | Al 탈산 | B | 22 | 11 | 52800 | 84.12 | C | C | D |  | 1 | 1 |  | 1520 | 1552 | 4400 |  |  | 4400 | 43.43 | 12 | 101308 | 1565 |  | Y | 44 | 32 | [7 empty] | 박안희 | 2 |  | Y | Y |  |  |  | 101.55 | 13-4 | 272.93 | 0 | A |  | 1565 | 3 | 0.21 | 1526 | 0.98 | 70 | 37 | 264 | 4:24 | 25 | 25 | 71 | 0 |  | 0 |  |  | AR | 2020-01-16 22:14 | 2020-01-16 22:46 | 32 | 2020-01-16 22:13 | 33 |  |  |  |  | Y |  |  |  | Y | [5 empty] | 212.59 | 0 | [20 empty] | 1.17 |  |  | 1.44 | 0 | A | [9 empty] | 0 | 17 | 257 | 7 | 0 | 0 | 0 | 0 | 0 | 0 | 0 | 0 | 0 | 93
2020-01-16 | A56492 | 1 | 고탄소 | STB2 |  | Al 탈산 | B | 15 | 18 | 53100 | 75.03 | C | D | D |  | 1 | 1 |  | 1520 | 1590 | 3100 |  |  | 3100 | 36.64 | 10 | 84610 | 1558 |  | Y | 43 | 19 | [7 empty] | 김덕진 | 2 |  | Y | [6 empty] | 157.65 | 0 | A |  | 1558 | 3 | 0.21 | 1521 | 1.16 | 65 | 31 | 267 | 4:27 | 25 | 25 | 72 | 0 |  | 0 |  |  | AR | 2020-01-16 23:09 | 2020-01-16 23:49 | 40 | 2020-01-16 23:09 | 40 |  |  |  |  | Y |  |  |  | Y | [5 empty] | 160.52 | 0 | [20 empty] | 1.01 |  |  | 2.5 | 0 | A | [9 empty] | 0 | 22 | 209 | 0 | 0 | 0 | 0 | 300 | 0 | 296 | 0 | 0 | 0 | 19
2020-01-16 | C54020 | 3 | 저탄소 | SCM415 | 연주시작 | Al 탈산 | T | 10 | 64 | 49350 | 96.7 | D | D | D |  | 1 |  | 1 | 1550 | 1578 | 7500 |  |  | 7500 | 82.73 | 33 | 90651 | 1685 | 359 | Y | 56 | 43 | [7 empty] | 박지웅 | 2 |  |  |  |  | Y |  | 97 | 11-8 | 202.22 | 0 | A |  | 1671 | 2 | 0.44 | 1602 | 3.14 | 86 | 178 | 370 | 6:10 | 10 | 10 | 0 | 0 |  | 0 | 10 |  | N2 | 2020-01-16 23:45 |  | 18 | 2020-01-16 23:26 | 37 |  |  |  |  | Y | [5 empty] | Y |  |  |  | 11.45 | 0 | [23 empty] | 0.37 | 0 | A | [9 empty] | 601 | 662 | 0 | 131 | 0 | 0 | 0 | 1336 | 0 | 300 | 101 | 0 | 0 | 0 |  |  | 16 |  | 1
2020-01-16 | A56493 | 1 | 고탄소 | STB2 |  | Al 탈산 | B | 5 | 25 | 52500 | 79.62 | D | D | D |  | 1 | 1 |  | 1520 | 1542 | 4700 |  |  | 4700 | 55.55 | 10 | 84610 | 1555 |  | Y | 41 | 29 | [7 empty] | 김덕진 | 2 |  | Y |  |  |  |  | 0 | 10-1 | 220.21 | 0 | A |  | 1555 | 3 | 0.2 | 1516 | 1.05 | 60 | 29 | 264 | 4:24 | 25 | 25 | 73 | 0 |  | 0 |  |  | AR | 2020-01-17 00:23 | 2020-01-17 00:51 | 28 | 2020-01-17 00:21 | 30 |  |  |  |  | Y |  |  |  | Y | [5 empty] | 165.46 | 0 | [20 empty] | 1.39 |  |  | 0.05 | 0 | A | [9 empty] | 0 | 0 | 252 | 0 | 0 | 0 | 0 | 449 | 0 | 349 | 0 | 0 | 0 | 49
2020-01-16 | C54021 | 3 | 저탄소 | SCM415 | 연주종료 | Al 탈산 | T | 6 | 87 | 48250 | 94.3 | D | D | D |  | 1 |  | 1 | 1550 | 1577 | 6200 |  |  | 6200 | 68.39 | 33 | 90651 | 1663 | 358 | Y | 42 | 36 | [7 empty] | 박지웅 | 2 |  |  |  |  | Y |  | 97.55 | 11-5 | 175.39 | 0 | A |  | 1644 | 2 | 0.44 | 1588 | 1.33 | 72 | 194 | 326 | 5:26 | 10 | 19 | 0 | 0 |  | 0 | 10 |  | N2 | 2020-01-17 00:49 |  | 20 | 2020-01-17 00:38 | 31 |  |  |  |  | Y | [5 empty] | Y |  |  |  | 5.24 | 0 | [23 empty] | 0.55 | 0 | B | [9 empty] | 399 | 992 | 0 | 444 | 0 | 0 | 0 | 1115 | 0 | 300 | 152 | 0 | 0 | 13 |  |  | 5
2020-01-16 | A56494 | 1 | 고탄소 | STB2 |  | Al 탈산 | B | 1 | 11 | 52400 | 82.77 | D | D | D |  | 1 | 1 |  | 1520 | 1535 | 4800 |  |  | 4800 | 47.28 | 12 | 101532 | 1548 |  | Y | 44 | 39 | [7 empty] | 차승주 | 2 |  |  | Y |  |  |  | 107.5 | 14-1 | 240.19 | 0 | A |  | 1548 | 3 | 0.2 | 1548 | 0 | 92 | 33 | 259 | 4:19 | 25 | 25 | 74 | 0 |  | 0 |  |  | AR | 2020-01-17 01:24 | 2020-01-17 01:56 | 32 | 2020-01-17 01:23 | 33 |  |  |  |  | Y |  |  |  | Y | [5 empty] | 175.59 | 0 | [20 empty] | 1.12 |  |  | 1.14 | 0 | A | [9 empty] | 0 | 0 | 272 | 0 | 0 | 0 | 0 | 296 | 0 | 197 | 0 | 0 | 0 | 84
2020-01-16 | C54022 | 3 | 저탄소 | SCM415 | 연주종료 | Al 탈산 | T | 20 | 49 | 49550 | 96.97 | D | D | D |  | 1 |  | 1 | 1550 | 1557 | 7300 |  |  | 7300 | 55.36 | 48 | 131856 | 1627 |  | Y | 51 | 38 | [7 empty] | 박지웅 | 2 |  |  |  |  | Y |  | 99.85 | 12-4 | 178.68 | 8.18 | A |  | 1642 | 2 | 0.44 | 1580 | 2 | 64 | 64 | 333 | 5:33 | 10 | 17 | 0 | 0 |  | 0 | 10 |  | N2 | 2020-01-17 01:51 |  | 17 | 2020-01-17 01:35 | 32 |  |  |  |  | Y | [5 empty] | Y |  |  |  | 4.85 | 0 | [23 empty] | 0.59 | 0 | A |  |  | 9.278 | 32.518 | 47.656 | 0.543 | 5.136 | 1.465 | 1475.68 | 629 | 650 | 12 | 742 | 0 | 0 | 0 | 606 | 0 | 299 | 153 | 0 | 0 | 0 |  |  | 7
2020-01-16 | A56495 | 1 | 고탄소 | STB2 |  | Al 탈산 | B | 22 | 12 | 52700 | 80.13 | D | D | D |  | 1 | 1 |  | 1520 | 1570 | 3400 |  |  | 3400 | 33.49 | 12 | 101532 | 1557 |  | Y | 40 | 36 | [7 empty] | 김덕진 | 2 |  | Y |  |  |  |  | 105.4 | 13-8 | 67.08 | 0 | A |  | 1557 | 3 | 0.21 | 1521 | 0.92 | 65 | 31 | 261 | 4:21 | 25 | 26 | 75 | 0 |  | 0 |  |  | AR | 2020-01-17 02:29 | 2020-01-17 03:02 | 33 | 2020-01-17 02:29 | 33 |  |  |  |  | Y |  |  |  | Y | [5 empty] | 225.04 | 0 | [20 empty] | 1.35 |  |  | 2.37 | 0 | A | [9 empty] | 0 | 0 | 284 | 0 | 0 | 0 | 0 | 300 | 0 | 200 | 0 | 0 | 0 | 69
2020-01-16 | C54023 | 3 | 저탄소 | SCM415HS | 연주종료 | Al 탈산 | T | 35 | 78 | 51200 | 96.2 | D | D | D |  | 1 |  | 1 | 1550 | 1575 | 7200 |  |  | 7200 | 104.84 | 25 | 68675 | 1628 |  | Y | 53 | 39 | [7 empty] | 박지웅 | 2 |  | Y |  |  | Y |  | 105.95 | 12-4 | 96.27 | 91.66 | A |  | 1614 | 2 | 0.47 | 1570 | 1.42 | 57 | 25 | 364 | 6:04 | 10 | 10 | 0 | 0 |  | 0 | 10 |  | N2 | 2020-01-17 02:54 |  | 15 | 2020-01-17 02:41 | 28 |  |  |  |  | Y | [5 empty] | Y |  |  |  | 4.75 | 0.02 | [23 empty] | 0.59 | 0 | A |  |  | 7.228 | 34.789 | 47.374 | 0.384 | 6.554 | 1.361 | 1447.67 | 754 | 931 | 60 | 154 | 0 | 0 | 0 | 689 | 0 | 351 | 201 | 0 | 0 | 0 |  |  | 5
2020-01-16 | B56425 | 2 | 중탄소 | AE4140Q |  | Al 탈산 | B | 29 | 24 | 52900 | 93.55 | D | D |  | D | 1 |  | 1 | 1540 | 1570 | 7400 |  |  | 7400 | 79.51 | 11 | 93071 | 1625 |  | Y | 48 | 41 | [7 empty] | 김익규 | 3 |  |  |  |  | Y |  | 98.5 | 12-8 | 385.31 | 0 | A |  | 1611 | 1 | 0.38 | 1563 | 1.21 | 69 | 36 | 268 | 4:28 | 16 | 17 | 0 | 0 |  | 0 | 0 |  | AR | 2020-01-17 03:24 | 2020-01-17 03:38 | 14 | 2020-01-17 03:13 | 25 |  |  |  |  | Y |  | Y | Y | [5 empty] | 4 | 16.98 | 0 | [20 empty] | 1.27 |  |  | 0.17 | 0.17 | A | [9 empty] | 1312 | 0 | 382 | 0 | 0 | 326 | 0 | 973 | 0 | 475 | 0 | 0 | 0 | 20 |  |  | 19
2020-01-16 | A56496 | 1 | 고탄소 | STB2 |  | Al 탈산 | B | 15 | 19 | 52800 | 86.88 | D | D | D |  | 1 | 1 |  | 1520 | 1543 | 4800 |  |  | 4800 | 47.28 | 12 | 101532 | 1560 |  | Y | 48 | 30 | [7 empty] | 김덕진 | 2 |  |  | Y |  |  |  | 105.55 | 13-7 | 190.65 | 0 | A |  | 1560 | 3 | 0.21 | 1520 | 1.05 | 64 | 30 | 261 | 4:21 | 25 | 25 | 76 | 0 |  | 0 |  |  | AR | 2020-01-17 03:35 | 2020-01-17 04:08 | 33 | 2020-01-17 03:33 | 34 |  |  |  |  | Y |  |  |  | Y | [5 empty] | 206.94 | 0 | [20 empty] | 1.19 |  |  | 3.61 | 0 | A | [9 empty] | 0 | 0 | 240 | 18 | 0 | 0 | 0 | 353 | 0 | 353 | 0 | 0 | 0 | 64
2020-01-16 | C54024 | 3 | 저탄소 | SCM415HS | 연주종료 | Al 탈산 | T | 10 | 65 | 48700 | 86.22 | D | D | D |  | 1 |  | 1 | 1550 | 1602 | 6200 |  |  | 6200 | 64.49 | 35 | 96145 | 1653 |  | Y | 42 | 32 |  |  |  | 05 |  |  |  | 박지웅 | 2 |  | Y |  |  | Y |  | 100.35 | 12-2 | 10.2 | 211.77 | A |  | 1639 | 2 | 0.44 | 1587 | 1.86 | 74 | 35 | 395 | 6:35 | 10 | 12 | 0 | 0 |  | 0 | 10 |  | N2 | 2020-01-17 04:00 |  | 13 | 2020-01-17 03:45 | 28 |  |  |  |  | Y | [5 empty] | Y |  |  |  | 5.44 | 0 | [23 empty] | 0.87 | 0 | A | [9 empty] | 748 | 802 | 215 | 737 | 0 | 0 | 0 | 597 | 0 | 299 | 150 | 0 | 0 | 8 |  |  | 5
2020-01-16 | B56426 | 2 | 중탄소 | AE4140Q |  | Al 탈산 | B | 19 | 29 | 52550 | 95.53 | D | D |  | D | 1 |  | 1 | 1540 | 1547 | 8500 |  |  | 8500 | 92.12 | 11 | 92269 | 1614 |  | Y | 48 | 44 | [7 empty] | 김익규 | 2 |  |  |  |  | Y |  | 100.35 | 12-9 | 270.99 | 0 | A |  | 1622 | 1 | 0.34 | 1548 | 0 | 54 | 19 | 266 | 4:26 | 18 | 20 | 0 | 0 | 40 | 0 | 0 |  | AR | 2020-01-17 04:27 | 2020-01-17 04:39 | 12 | 2020-01-17 04:15 | 24 |  |  |  |  | Y |  | Y | Y | [5 empty] | 3.8 | 14.68 | 0 | [20 empty] | 0.95 |  |  | 0.09 | 0.09 | A | [9 empty] | 1392 | 0 | 317 | 0 | 0 | 228 | 0 | 852 | 0 | 455 | 102 | 0 | 0 | 21 |  |  | 26
2020-01-16 | A56497 | 1 | 고탄소 | STB2 |  | Al 탈산 | B | 5 | 26 | 52300 | 77.3 | D | D | D |  | 1 | 1 |  | 1520 | 1554 | 4700 |  |  | 4700 | 55.55 | 10 | 84610 | 1557 |  | Y | 42 | 30 | [7 empty] | 김덕진 | 2 |  | Y |  |  |  |  | 105.05 | 13-5 | 162.28 | 0 | A |  | 1557 | 3 | 0.21 | 1522 | 1 | 66 | 28 | 254 | 4:14 | 25 | 25 | 77 | 0 |  | 0 |  |  | AR | 2020-01-17 04:37 | 2020-01-17 05:11 | 34 | 2020-01-17 04:37 | 34 |  |  |  |  | Y |  |  |  | Y | [5 empty] | 186.69 | 0 | [20 empty] | 1.01 |  |  | 4.77 | 0 | A | [9 empty] | 0 | 34 | 269 | 0 | 0 | 0 | 0 | 492 | 0 | 311 | 0 | 0 | 0 | 34
2020-01-16 | C54025 | 3 | 저탄소 | SCM415HS | 연주종료 | Al 탈산 | T | 6 | 88 | 47550 | 80 | D | D | D |  | 1 |  | 1 | 1550 | 1590 | 6700 |  |  | 6700 | 69.69 | 35 | 96145 | 1615 |  | Y | 51 | 36 |  |  |  | 05 |  |  |  | 박지웅 | 2 |  | Y |  |  | Y |  | 104.85 | 12-2 | 0 | 307.52 | A |  | 1619 | 2 | 0.41 | 1577 | 2.1 | 64 | 40 | 374 | 6:14 | 10 | 10 | 0 | 0 |  | 0 | 10 |  | N2 | 2020-01-17 04:56 |  | 20 | 2020-01-17 04:47 | 29 |  |  |  |  | Y | [5 empty] | Y |  |  |  | 5.2 | 0 | [23 empty] | 0.31 | 0 | A | [9 empty] | 0 | 1598 | 0 | 756 | 0 | 0 | 0 | 595 | 0 | 301 | 100 | 0 | 0 | 0 |  |  | 5 | 0.0923
2020-01-16 | B56427 | 2 | 중탄소 | AE4140Q |  | Al 탈산 | B | 11 | 11 | 54000 | 91.72 | D | D |  | D | 1 |  | 1 | 1540 | 1554 | 6500 |  |  | 6500 | 81.29 | 10 | 79964 | 1624 |  | Y | 45 | 36 |  |  | B56423 | 05 |  |  |  | 김익규 | 2 |  |  | Y |  | Y |  | 102.7 | 13-6 | 294.43 | 0 | A |  | 1614 | 1 | 0.3 | 1552 | 0 | 58 | 21 | 270 | 4:30 | 18 | 20 | 0 | 0 | 40 | 0 | 0 |  | AR | 2020-01-17 05:27 | 2020-01-17 05:40 | 14 | 2020-01-17 05:14 | 26 |  |  |  |  | Y |  | Y | Y | [5 empty] | 3 | 12.89 | 0 | [20 empty] | 1.02 |  |  | 0.13 | 0.13 | A | [9 empty] | 1271 | 0 | 313 | 0 | 0 | 250 | 0 | 679 | 0 | 309 | 0 | 0 | 0 | 36 |  |  | 28
2020-01-16 | A56498 | 1 | 고탄소 | STB2 |  | Al 탈산 | B | 1 | 12 | 52300 | 78.5 | D | D | D |  | 1 | 1 |  | 1520 | 1571 | 3900 |  |  | 3900 | 38.41 | 12 | 101532 | 1557 |  | Y | 41 | 25 | [7 empty] | 김덕진 | 2 |  | Y |  |  |  |  | 103.4 | 13-6 | 194.2 | 0 | A |  | 1557 | 3 | 0.25 | 1518 | 1.05 | 62 | 33 | 279 | 4:39 | 25 | 25 | 78 | 0 |  | 0 |  |  | AR | 2020-01-17 05:43 | 2020-01-17 06:19 | 36 | 2020-01-17 05:43 | 36 |  |  |  |  | Y |  |  |  | Y | [5 empty] | 201.01 | 0 | [20 empty] | 1.11 |  |  | 6.01 | 0 | A | [9 empty] | 0 | 23 | 206 | 15 | 0 | 0 | 0 | 450 | 0 | 197 | 0 | 0 | 0 | 58
2020-01-16 | C54026 | 3 | 저탄소 | SCM415HS | 연주종료 | Al 탈산 | T | 20 | 50 | 49350 | 96.62 | D | D | A |  | 1 |  | 1 | 1550 | 1568 | 8300 |  |  | 8300 | 88.87 | 34 | 93398 | 1607 |  | Y | 61 | 47 |  |  |  | 05 |  |  |  | 박지웅 | 2 |  | Y |  |  | Y |  | 94.85 | 11-9 | 0 | 354.54 | A |  | 1638 | 2 | 0.42 | 1587 | 1.82 | 74 | 92 | 416 | 6:56 | 10 | 11 | 0 | 0 |  | 0 |  |  | N2 | 2020-01-17 06:22 |  | 6 | 2020-01-17 06:14 | 14 | [14 empty] | 2.29 | 6.1 | [23 empty] | 1.62 | 0 | A | [9 empty] | 0 | 1426 | 0 | 603 | 0 | 0 | 0 | 606 | 0 | 300 | 152 | 0 | 0 | 0 |  |  |  | 0.1128
2020-01-16 | B56428 | 2 | 중탄소 | AE4140Q | 잔강최소화전 | Al 탈산 | B | 16 | 5 | 54200 | 99.82 | D | D |  | A | 1 |  | 1 | 1540 | 1565 | 5900 |  |  | 5900 | 80.36 | 10 | 73416 | 1625 | 350 | Y | 35 | 32 |  |  | B56425 | 05 |  |  |  | 김익규 | 2 |  | Y |  |  | Y |  | 96.4 | 12-10 | 217.55 | 0 | A |  | 1606 | 1 | 0.53 | 1542 | 1.5 | 48 | 11 | 426 | 7:06 | 18 | 19 | 0 | 0 |  | 0 | 0 |  | AR | 2020-01-17 06:40 | 2020-01-17 06:45 | 5 | 2020-01-17 06:17 | 28 |  |  |  |  | Y |  | Y | Y | [5 empty] | 5 | 17.03 | 0 | [20 empty] | 1.28 |  |  | 0.15 | 0.15 | A | [9 empty] | 1259 | 0 | 163 | 23 | 0 | 208 | 0 | 670 | 0 | 384 | 0 | 0 | 0 | 38
2020-01-16 | A56499 | 1 | 고탄소 | STB2 |  | Al 탈산 | B | 22 | 13 | 52600 | 88.87 | D | A | A |  | 1 | 1 |  | 1520 | 1536 | 5300 |  |  | 5300 | 52.2 | 12 | 101532 | 1561 |  | Y | 43 | 35 |  |  | A56496 |  |  |  |  | 김덕진 | 2 |  | Y |  |  |  |  | 102.65 | 13-5 | 286.91 | 0 | A |  | 1561 | 3 | 0.22 | 1517 | 1 | 61 | 32 | 281 | 4:41 | 25 | 25 | 79 | 0 |  | 0 |  |  | AR | 2020-01-17 07:06 | 2020-01-17 07:24 | 18 | 2020-01-17 07:04 | 21 |  |  |  |  | Y |  |  |  | Y | [5 empty] | 259.89 | 0 | [20 empty] | 1.17 |  |  | 0.03 | 0 | A | [9 empty] | 0 | 0 | 249 | 10 | 0 | 0 | 0 | 450 | 0 | 196 | 0 | 0 | 0 | 62
2020-01-17 | C54027 | 3 | 저탄소 | SCM415HS | 연주종료 | Al 탈산 | T | 35 | 79 | 50700 | 87.47 | A | A | A |  | 1 |  | 1 | 1550 | 1577 | 6800 |  |  | 6800 | 68.76 | 36 | 98892 | 1642 |  | Y | 50 | 37 | [15 empty] | 100.3 | 11-9 | 3.04 | 25.83 | A |  | 1617 | 2 | 0.58 | 1570 | 1.57 | 57 | 152 | 460 | 7:40 | 10 | 10 | 0 | 0 |  | 0 |  |  | N2 | 2020-01-17 07:30 |  | 4 | 2020-01-17 07:22 | 13 | [14 empty] | 5.69 | 0 | [23 empty] | 1.62 | 0 | A | [9 empty] | 983 | 649 | 51 | 351 | 0 | 0 | 0 | 404 | 0 | 300 | 0 | 0 | 0 | 12 |  |  | 6 | 0.0902
2020-01-17 | B56429 | 2 | 중탄소 | 40CRSI4 | 잔강최소화 | Al 탈산 | B | 29 | 25 | 52700 | 93 | A | A |  | A | 1 |  | 1 | 1540 | 1544 | 8600 |  |  | 8600 | 88.52 | 12 | 97150 | 1654 |  | Y | 51 | 46 |  |  | B56426 | 05 |  |  |  | 김익규 | 2 |  | Y |  |  | Y |  | 105 | 13-5 | 313.54 | 0 | A |  | 1624 | 1 | 0.27 | 1579 | 1.18 | 89 | 43 | 152 | 2:32 | 18 | 18 | 0 | 0 |  | 0 | 0 |  | AR | 2020-01-17 07:36 | 2020-01-17 07:47 | 11 | 2020-01-17 07:26 | 21 |  |  |  |  | Y |  | Y | Y | [5 empty] | 4 | 10.09 | 0 | 최소화 | [19 empty] | 1.63 |  |  | 0.28 | 0.28 | A | [9 empty] | 1731 | 0 | 94 | 0 | 0 | 93 | 0 | 803 | 0 | 501 | 0 | 0 | 0 | 0 |  |  | 8
2020-01-17 | A56500 | 1 | 고탄소 | STB2 |  | Al 탈산 | B | 15 | 20 | 53000 | 87.83 | A | A | A |  | 1 | 1 |  | 1520 | 1543 | 5200 |  |  | 5200 | 61.46 | 10 | 84610 | 1565 |  | Y | 41 | 35 |  |  | A56497 |  |  |  |  | 정용태 | 3 |  | Y |  |  |  |  | 104.6 | 13-6 | 279.68 | 0 | A |  | 1565 | 3 | 0.21 | 1523 | 0.93 | 67 | 37 | 279 | 4:39 | 25 | 25 | 80 | 0 |  | 0 |  |  | AR | 2020-01-17 08:08 | 2020-01-17 08:23 | 15 | 2020-01-17 08:05 | 17 | [8 empty] | Y | [5 empty] | 253.27 | 0 | [20 empty] | 1.12 |  |  | 0 | 0 | A | [9 empty] | 0 | 0 | 231 | 8 | 0 | 0 | 0 | 795 | 0 | 99 | 0 | 0 | 0 | 34
2020-01-17 | B56430 | 2 | 중탄소 | 40CRSI4 |  | Al 탈산 | B | 19 | 30 | 52600 | 96.5 | A | A |  | A | 1 |  | 1 | 1540 | 1577 | 7600 |  |  | 7600 | 78.61 | 12 | 96685 | 1655 | 350 | Y | 45 | 38 |  |  | B56427 | 05 |  |  |  | 박용우 | 2 |  |  |  |  | N |  | 107.6 | 13-6 | 217.33 | 0 | A |  | 1634 | 1 | 0.28 | 1569 | 1.57 | 79 | 48 | 281 | 4:41 | 18 | 19 | 0 | 0 |  | 0 | 0 |  | AR | 2020-01-17 08:47 | 2020-01-17 08:55 | 8 | 2020-01-17 08:30 | 25 |  |  |  |  | Y |  | Y | Y | [5 empty] | 4.5 | 11.53 | 0 | [20 empty] | 0.96 |  |  | 0.17 | 0.17 | A | [9 empty] | 1848 | 0 | 102 | 0 | 0 | 99 | 0 | 1005 | 0 | 409 | 101 | 0 | 0 | 30 |  |  | 7
2020-01-17 | C54028 | 3 | 저탄소 | SCM415HS | 연주종료 | Al 탈산 | T | 10 | 66 | 48800 | 79.72 | A | A | A |  | 1 |  | 1 | 1550 | 1553 | 6800 |  |  | 6800 | 62.4 | 36 | 108972 | 1627 |  | Y | 48 | 35 | [15 empty] | 101.55 | 12-3 | 0 | 210.74 | A |  | 1627 | 2 | 0.45 | 1584 | 1.72 | 71 | 160 | 466 | 7:46 | 10 | 10 | 0 | 0 |  | 0 |  |  | N2 | 2020-01-17 08:31 |  | 14 | 2020-01-17 08:23 | 22 | [14 empty] | 2.53 | 4.45 | [23 empty] | 1.62 | 0 | A | [9 empty] | 213 | 1352 | 30 | 332 | 0 | 0 | 0 | 600 | 0 | 300 | 102 | 0 | 0 | 5 |  |  | 5
2020-01-17 | A56501 | 1 | 고탄소 | STB2 |  | Al 탈산 | B | 5 | 27 | 52300 | 78.17 | A | A | A |  | 1 | 1 |  | 1520 | 1547 | 5300 |  |  | 5300 | 62.64 | 10 | 84610 | 1564 |  | Y | 41 | 34 |  |  | A56498 |  |  |  |  | 정용태 | 3 |  | Y |  |  |  |  | 106.6 | 13-6 | 290.63 | 0 | A |  | 1564 | 3 | 0.22 | 1520 | 1.19 | 64 | 33 | 261 | 4:21 | 25 | 25 | 81 | 0 |  | 0 |  |  | AR | 2020-01-17 09:01 | 2020-01-17 09:24 | 23 | 2020-01-17 09:00 | 24 |  |  |  |  | Y |  |  |  | Y | [5 empty] | 221.67 | 0 | [20 empty] | 1.08 |  |  | 5.88 | 0 | A | [9 empty] | 0 | 85 | 245 | 29 | 0 | 0 | 0 | 771 | 0 | 498 | 0 | 0 | 0 | 65
2020-01-17 | B56431 | 2 | 중탄소 | 40CRSI4 |  | Al 탈산 | B | 11 | 12 | 53300 | 98.08 | A | A |  | A | 1 |  | 1 | 1540 | 1566 | 7300 |  |  | 7300 | 73.77 | 12 | 98959 | 1657 |  | Y | 45 | 37 |  |  | B56428 | 12 |  |  |  | 박용우 | 2 |  |  |  |  | Y |  | 101.2 | 13-4 | 282.86 | 0 | A |  | 1634 | 1 | 0.27 | 1566 | 1.33 | 76 | 44 | 369 | 6:09 | 18 | 19 | 0 | 0 | 45 | 0 | 0 |  | AR | 2020-01-17 09:43 | 2020-01-17 10:08 | 25 | 2020-01-17 09:29 | 39 |  |  |  |  | Y |  | Y | Y | [5 empty] | 4.5 | 15.23 | 0 | [20 empty] | 1.17 |  |  | 0.2 | 0.2 | A | [9 empty] | 1556 | 0 | 463 | 0 | 0 | 104 | 0 | 950 | 0 | 414 | 103 | 0 | 0 | 12 |  |  | 7
2020-01-17 | C54029 | 3 | 저탄소 | SCM415HS | TUNDISH교체전 | Al 탈산 | T | 6 | 89 | 47150 | 73.12 | A | A | A |  | 1 |  | 1 | 1550 | 1597 | 5900 |  |  | 5900 | 64.97 | 30 | 90810 | 1652 |  | Y | 41 | 33 | [7 empty] | 도주용 | 2 | [6 empty] | 97.95 | 11-5 | 4.37 | 16.38 | A |  | 1630 | 2 | 0.42 | 1585 | 1.96 | 72 | 36 | 406 | 6:46 | 10 | 11 | 0 | 0 |  | 0 |  |  | N2 | 2020-01-17 09:39 |  | 15 | 2020-01-17 09:30 | 24 | [14 empty] | 1.59 | 1.76 | [23 empty] | 1.62 | 0 | A | [9 empty] | 979 | 571 | 0 | 143 | 0 | 0 | 0 | 394 | 0 | 301 | 0 | 0 | 0 | 13 |  |  | 5
2020-01-17 | A56502 | 1 | 고탄소 | STB2 |  | Al 탈산 | B | 1 | 13 | 52800 | 85.52 | A | A | A |  | 1 | 1 |  | 1520 | 1534 | 5900 |  |  | 5900 | 58.11 | 12 | 101532 | 1565 |  | Y | 42 | 38 |  |  | A56499 |  |  |  |  | 정용태 | 2 |  | Y |  |  |  |  | 106.2 | 13-9 | 233.45 | 0 | A |  | 1565 | 3 | 0.2 | 1522 | 1.05 | 66 | 33 | 293 | 4:53 | 25 | 26 | 82 | 0 |  | 0 |  |  | AR | 2020-01-17 10:12 | 2020-01-17 10:31 | 19 | 2020-01-17 10:09 | 21 |  |  |  |  | Y |  |  |  | Y | [5 empty] | 255.7 | 0 | [20 empty] | 1.06 |  |  | 0.02 | 0 | A | [9 empty] | 0 | 83 | 248 | 9 | 0 | 0 | 0 | 750 | 0 | 491 | 0 | 0 | 0 | 48
2020-01-17 | B56432 | 2 | 중탄소 | 40CRSI4 | TUNDISH교체전 | Al 탈산 | B | 16 | 6 | 54550 | 92.87 | A | A |  | A | 1 |  | 1 | 1540 | 1565 | 7700 |  |  | 7700 | 70.56 | 14 | 109130 | 1664 |  | Y | 41 | 37 | [7 empty] | 임현진 | 2 |  |  |  |  | N |  | 105.85 | 14-1 | 264.57 | 0 | A |  | 1641 | 1 | 0.25 | 1570 | 1.55 | 80 | 41 | 250 | 4:10 | 18 | 23 | 0 | 0 |  | 0 | 0 |  | AR | 2020-01-17 10:40 | 2020-01-17 11:17 | 38 | 2020-01-17 10:27 | 50 |  |  |  |  | Y |  | Y | Y | [5 empty] | 4 | 17.82 | 0 | [20 empty] | 0.76 |  |  | 0.2 | 0.2 | A | [9 empty] | 1823 | 0 | 428 | 0 | 0 | 126 | 0 | 501 | 0 | 204 | 0 | 0 | 0 | 25 |  |  | 8
2020-01-17 | C54030 | 3 | 중탄소 | STD61 |  | Al 탈산 | I | 20 | 51 | 49850 | 181.5 | A | A | A |  | 1 |  | 1 | 1560 | 1602 | 11700 |  |  | 11700 | 139.29 | 21 | 84000 | 1642 |  | INGOT | 116 | 82 | 출강량 많아 15톤 b56433에 이월함 | [6 empty] | 정종훈 | [7 empty] | 92.15 | 11-6 | 612.21 | 0 | A |  | 1636 | 2 | 0.45 | 1547 | 2.12 | 63 |  | 537 | 8:57 | 20 | 22 | 0 | 0 |  | 0 | 24 |  | AR | 2020-01-17 12:31 |  | 26 | 2020-01-17 12:07 | [5 empty] | Y | [5 empty] | N |  |  |  | 8.75 | 0.11 | [18 empty] | 0.9 |  |  |  |  | 1.62 | 0 | B | [9 empty] | 2586 | 6361 | 61 | 127 | 0 | 0 | 0 | 1504 | 0 | 199 | 0 | 0 | 0 | 10
2020-01-17 | A56503 | 1 | 고탄소 | STB2 |  | Al 탈산 | B | 22 | 14 | 52600 | 84.62 | A | A | A |  | 1 | 1 |  | 1520 | 1547 | 5300 |  |  | 5300 | 34.8 | 18 | 152298 | 1558 |  | Y | 42 | 34 |  |  | A56500 |  |  |  |  | 정용태 | 3 |  | Y |  |  |  |  | 106.95 | 13-10 | 184.39 | 0 | A |  | 1558 | 3 | 0.2 | 1513 | 1.1 | 57 | 27 | 260 | 4:20 | 25 | 25 | 83 | 0 |  | 0 |  |  | AR | 2020-01-17 11:11 | 2020-01-17 11:36 | 25 | 2020-01-17 11:09 | 27 |  |  |  |  | Y |  |  |  | Y | [5 empty] | 256.63 | 0 | [20 empty] | 1.2 |  |  | 0.04 | 0 | A | [9 empty] | 424 | 57 | 194 | 35 | 0 | 0 | 0 | 761 | 0 | 295 | 0 | 0 | 0 | 58
2020-01-17 | B56433 | 2 | 중탄소 | SM35CH | TUNDISH교체 | Si 탈산 | B | 29 | 26 | 52700 | 116.98 | A | A |  | A | 1 |  | 1 | 1540 | 1565 | 7900 |  |  | 7900 | 93.37 | 10 | 84610 | 1675 |  | Y | 48 | 42 |  |  | C54030 | 10 |  |  |  | 박용우 | 2 |  |  |  |  | Y |  | 103.7 | 13-3 | 329.56 | 0 | A |  | 1662 | 1 | 0.25 | 1596 | 0 | 95 | 0 | 225 | 3:45 | 16 | 21 | 0 | 0 |  | 0 | 0 |  | N2 | 2020-01-17 12:07 | 2020-01-17 12:52 | 44 | 2020-01-17 11:38 | 73 |  |  |  |  | Y |  | Y | Y | [5 empty] | 4.5 | 10.49 | 0 | [19 empty] | 2.32 |  |  |  | 0.31 | 0.31 | A | [9 empty] | 0 | 0 | 518 | 0 | 0 | 0 | 0 | 1080 | 0 | 205 | 0 | 0 | 0 | 16 |  |  | 5 |  | 1
2020-01-17 | A56504 | 1 | 고탄소 | P-STB2 |  | Al 탈산 | B | 15 | 21 | 53000 | 87.13 | A | A | A |  | 1 | 1 |  | 1520 | 1543 | 5100 |  |  | 5100 | 100.46 | 6 | 50766 | 1572 |  | Y | 41 | 33 |  |  | A56501 |  |  |  |  | 정용태 | 3 |  | Y |  |  |  |  | 107.2 | 13-8 | 289.65 | 0 | A |  | 1572 | 3 | 0.2 | 1512 | 1.33 | 56 | 22 | 253 | 4:13 | 25 | 30 | 84 | 0 |  | 0 |  |  | AR | 2020-01-17 12:15 | 2020-01-17 12:41 | 26 | 2020-01-17 12:13 | 28 |  |  |  |  | Y |  |  |  | Y | [5 empty] | 277.71 | 0 | [20 empty] | 0.73 |  |  | 0.08 | 0 | A |  |  | 11.41 | 23.732 | 51.385 | 0.207 | 4.503 | 2.165 | 1521.56 | 0 | 1378 | 275 | 21 | 0 | 0 | 0 | 501 | 0 | 299 | 0 | 0 | 0 | 76
2020-01-17 | B56434 | 2 | 중탄소 | SM35CH |  | Si 탈산 | B | 19 | 31 | 51650 | 96.3 | A | A |  | A | 1 |  | 1 | 1540 | 1537 | 6500 |  |  | 6500 | 69.84 | 11 | 93071 | 1674 |  | N | 41 | 34 | [7 empty] | 임현진 | 2 |  |  |  |  | Y |  | 85.45 | 11-2 | 295.94 | 0 | A |  | 1648 | 1 | 0.28 | 1577 | 1.73 | 76 | 25 | 201 | 3:21 | 16 | 17 | 0 | 0 |  | 0 | 0 |  | N2 | 2020-01-17 12:53 | 2020-01-17 13:55 | 62 | 2020-01-17 12:35 | 81 |  |  |  |  | Y |  | Y | Y | [5 empty] | 6 | 12.47 | 0 | [23 empty] | 0.29 | 0.29 | A | [9 empty] | 0 | 0 | 245 | 0 | 0 | 0 | 0 | 797 | 0 | 207 | 0 | 0 | 0 | 16
2020-01-17 | A56505 | 1 | 고탄소 | P-STB2 |  | Al 탈산 | B | 5 | 28 | 51800 | 96.2 | A | A | A |  | 1 | 1 |  | 1520 | 1534 | 6100 |  |  | 6100 | 60.08 | 12 | 101532 | 1576 |  | Y | 42 | 38 |  |  | A56502 |  |  |  |  | 정용태 | 3 |  | Y |  |  |  |  | 108.6 | 13-8 | 295.1 | 0 | A |  | 1576 | 3 | 0.21 | 1525 | 1 | 69 | 34 | 293 | 4:53 | 25 | 30 | 85 | 0 |  | 0 |  |  | AR | 2020-01-17 13:34 | 2020-01-17 13:48 | 15 | 2020-01-17 13:31 | 17 | [8 empty] | Y | [5 empty] | 324.51 | 0 | [20 empty] | 0.65 |  |  | 0.01 | 0 | A |  |  | 11.344 | 24.058 | 51.519 | 0.205 | 4.541 | 2.141 | 1521.56 | 0 | 39 | 286 | 20 | 0 | 0 | 0 | 750 | 0 | 299 | 0 | 0 | 0 | 68
2020-01-17 | B56435 | 2 | 중탄소 | SM35CH |  | Si 탈산 | B | 11 | 13 | 53050 | 98.4 | A | A |  | C | 1 |  | 1 | 1540 | 1534 | 8000 |  |  | 8000 | 85.96 | 11 | 93071 | 1645 |  | Y | 49 | 41 | [7 empty] | 임현진 | 2 |  |  |  |  | Y |  | 105.25 | 13-8 | 373.86 | 0 | A |  | 1632 | 1 | 0.26 | 1574 | 1.31 | 73 | 36 | 222 | 3:42 | 16 | 17 | 0 | 0 |  | 0 | 0 |  | N2 | 2020-01-17 14:13 | 2020-01-17 14:44 | 31 | 2020-01-17 13:58 | 46 |  |  |  |  | Y |  | Y | Y | [5 empty] | 4 | 9.51 | 0 | [23 empty] | 0.19 | 0.19 | A | [9 empty] | 43 | 10 | 683 | 0 | 0 | 0 | 0 | 851 | 0 | 146 | 0 | 0 | 0 | 45 |  |  | 5
2020-01-17 | C54031 | 3 | 고탄소 | G-AE1055LST | 연주시작 | Al 탈산 | T | 6 | 90 | 48000 | 116 | A | A | C |  | 1 |  | 1 | 1530 | 1589 | 7300 |  |  | 7300 | 80.53 | 33 | 90651 | 1670 |  | Y | 54 | 44 | [7 empty] | 도주용 | 2 |  |  |  |  | Y | 4 | 94.65 | 11-2 | 0 | 182.46 | A |  | 1654 | 2 | 0.43 | 1575 | 1.58 | 91 | 43 | 523 | 8:43 | 25 | 25 | 0 | 0 |  | 0 | 13 |  | N2 | 2020-01-17 14:59 |  | 22 | 2020-01-17 14:46 | 34 |  |  |  |  | Y | [5 empty] | N |  |  |  | 4.34 | 0 | [23 empty] | 0 | 0 | A | [9 empty] | 0 | 0 | 817 | 0 | 0 | 0 | 0 | 1098 | 0 | 300 | 0 | 0 | 0 | 59 |  |  | 9 | 0.0432 | 1
2020-01-17 | A56506 | 1 | 고탄소 | P-STB2 | TUNDISH교체전 | Al 탈산 | B | 1 | 14 | 53100 | 86.13 | A | A | C |  | 1 | 1 |  | 1520 | 1572 | 4900 |  |  | 4900 | 48.61 | 13 | 100797 | 1569 |  | Y | 44 | 34 |  |  | A56503 |  |  |  |  | 정용태 | 3 |  | Y |  |  |  |  | 107.5 | 13-10 | 211.72 | 0 | A |  | 1569 | 3 | 0.19 | 1524 | 1.07 | 68 | 34 | 253 | 4:13 | 25 | 30 | 86 | 0 |  | 0 |  |  | AR | 2020-01-17 14:38 | 2020-01-17 15:05 | 26 | 2020-01-17 14:37 | 27 |  |  |  |  | Y |  |  |  | Y | [5 empty] | 212.75 | 0 | [20 empty] | 1.17 |  |  | 7.03 | 0 | A |  |  | 11.486 | 21.876 | 55.674 | 0.481 | 4.847 | 2.544 | 1783.45 | 0 | 29 | 249 | 0 | 0 | 0 | 0 | 746 | 0 | 542 | 0 | 0 | 0 | 84
2020-01-17 | B56436 | 2 | 중탄소 | SM35CH |  | Si 탈산 | B | 16 | 7 | 53500 | 99.25 | A | C |  | C | 1 |  | 1 | 1540 | 1537 | 6900 |  |  | 6900 | 67.96 | 12 | 101532 | 1645 |  | Y | 45 | 36 | [7 empty] | 임현진 | 2 |  |  |  |  | Y |  | 97.6 | 13-1 | 258.3 | 0 | A |  | 1629 | 1 | 0.28 | 1569 | 1.34 | 68 | 30 | 238 | 3:58 | 16 | 17 | 0 | 0 |  | 0 | 0 |  | N2 | 2020-01-17 15:18 | 2020-01-17 15:47 | 29 | 2020-01-17 15:03 | 44 |  |  |  |  | Y |  | Y | Y | [5 empty] | 4 | 11.78 | 0 | [23 empty] | 0.13 | 0.13 | A | [9 empty] | 0 | 0 | 10 | 0 | 0 | 0 | 0 | 853 | 0 | 512 | 0 | 0 | 0 | 75 |  |  | 5
2020-01-17 | C54032 | 3 | 고탄소 | G-AE1055LST | 연주종료 | Al 탈산 | T | 35 | 80 | 50650 | 111.6 | C | C | C |  | 1 |  | 1 | 1530 | 1569 | 8200 |  |  | 8200 | 90.46 | 33 | 90651 | 1642 | 380 | Y | 54 | 52 |  |  |  | 05 |  |  |  |  | 2 |  |  |  |  | Y |  | 96.7 | 11-5 | 0.33 | 366.44 | A |  | 1639 | 2 | 0.41 | 1564 | 1.5 | 80 | 36 | 509 | 8:29 | 25 | 25 | 0 | 0 |  | 0 | 7 |  | N2 | 2020-01-17 16:13 |  | 14 | 2020-01-17 16:06 | 22 |  |  |  |  | Y | [5 empty] | N |  |  |  | 2.84 | 1.65 | [23 empty] | 0.34 | 0.29 | A | [9 empty] | 79 | 0 | 924 | 0 | 0 | 0 | 0 | 831 | 0 | 301 | 0 | 0 | 0 | 19 |  |  | 5 | 0.062
2020-01-17 | A56507 | 1 | 고탄소 | P-STB3D | TUNDISH교체 | Si 탈산 | B | 22 | 15 | 53200 | 94.6 | C | C | C |  | 1 | 1 |  | 1520 | 1593 | 6300 |  |  | 6300 | 74.46 | 10 | 84610 | 1576 |  | Y | 48 | 41 | [7 empty] | 박안희 | 2 |  | Y |  |  |  |  | 107.35 | 13-10 | 225.28 | 0 | A |  | 1576 | 3 | 0.2 | 1535 | 0.89 | 85 | 38 | 272 | 4:32 | 30 | 30 | 87 | 0 |  | 0 |  |  | AR | 2020-01-17 16:09 | 2020-01-17 16:39 | 30 | 2020-01-17 16:08 | 31 |  |  |  |  | Y |  |  |  | Y | [5 empty] | 253.82 | 0 | [19 empty] | 1.68 |  |  |  | 12.52 | 0 | A | [9 empty] | 0 | 782 | 296 | 1054 | 0 | 0 | 0 | 816 | 0 | 548 | 0 | 0 | 0 | 17 |  |  |  |  | 1
2020-01-17 | B56437 | 2 | 중탄소 | SM35C |  | Al 탈산 | B | 29 | 27 | 53000 | 94.75 | C | C |  | C | 1 |  | 1 | 1540 | 1574 | 5300 |  |  | 5300 | 34.07 | 20 | 155559 | 1635 |  | Y | 42 | 30 | [7 empty] | 고승만 | 2 |  |  |  |  | Y |  | 102.5 | 13-2 | 285.71 | 0 | A |  | 1607 | 1 | 0.28 | 1569 | 0.9 | 68 | 31 | 205 | 3:25 | 15 | 16 | 0 | 0 |  | 0 | 0 |  | N2 | 2020-01-17 16:27 | 2020-01-17 16:46 | 20 | 2020-01-17 16:16 | 31 |  |  |  |  | Y |  | Y | Y | [5 empty] | 4 | 11.25 | 0 | [23 empty] | 0 | 0 | A | [9 empty] | 0 | 0 | 263 | 0 | 0 | 185 | 0 | 501 | 0 | 208 | 0 | 0 | 0 | 10
2020-01-17 | C54033 | 3 | 고탄소 | G-AE1055LST | 연주종료 | Al 탈산 | T | 10 | 67 | 48800 | 108.08 | C | C | C |  | 1 |  | 1 | 1530 | 1585 | 7000 |  |  | 7000 | 77.22 | 33 | 90651 | 1645 |  | Y | 48 | 46 | [8 empty] | 2 |  |  |  |  | Y |  | 91.95 | 11-3 | 0 | 340.1 | A |  | 1631 | 2 | 0.41 | 1555 | 1.55 | 71 | 29 | 409 | 6:49 | 25 | 25 | 0 | 0 |  | 0 | 11 |  | N2 | 2020-01-17 17:23 |  | 20 | 2020-01-17 17:12 | 31 |  |  |  |  | Y | [5 empty] | N |  |  |  | 1.6 | 2.71 | [23 empty] | 0 | 0 | A | [9 empty] | 60 | 0 | 895 | 0 | 0 | 0 | 0 | 825 | 0 | 299 | 0 | 0 | 0 | 51 |  |  | 5 | 0.0507
2020-01-17 | A56508 | 1 | 고탄소 | P-STB3D |  | Si 탈산 | B | 15 | 22 | 52900 | 97.82 | C | C | C |  | 1 | 1 |  | 1520 | 1533 | 7200 |  |  | 7200 | 70.91 | 12 | 101532 | 1551 |  | Y | 54 | 47 | [7 empty] | 박안희 | 2 |  | Y |  |  |  |  | 107.3 | 13-8 | 266.42 | 0 | A |  | 1551 | 3 | 0.19 | 1520 | 0.7 | 70 | 34 | 259 | 4:19 | 30 | 30 | 88 | 0 |  | 0 |  |  | AR | 2020-01-17 17:18 | 2020-01-17 17:46 | 28 | 2020-01-17 17:17 | 29 |  |  |  |  | Y |  |  |  | Y | [5 empty] | 219.47 | 0 | [23 empty] | 21.82 | 0 | A | [9 empty] | 0 | 1031 | 0 | 1319 | 0 | 0 | 0 | 817 | 0 | 702 | 0 | 0 | 0 | 31
2020-01-17 | B56438 | 2 | 중탄소 | SM35CM4 |  | Al 탈산 | B | 19 | 32 | 52000 | 88.13 | C | C |  | C | 1 |  | 1 | 1540 | 1565 | 5600 |  |  | 5600 | 110.31 | 6 | 50766 | 1627 |  | Y | 37 | 34 | [7 empty] | 고승만 | 2 |  |  |  |  | Y |  | 98.2 | 12-6 | 181.94 | 0 | A |  | 1600 | 1 | 0.32 | 1559 | 1.05 | 57 | 18 | 205 | 3:25 | 13 | 14 | 0 | 0 |  | 0 | 0 |  | N2 | 2020-01-17 17:28 | 2020-01-17 17:50 | 21 | 2020-01-17 17:16 | 34 |  |  |  |  | Y |  | Y | Y | [5 empty] | 4 | 9.7 | 0 | [23 empty] | 0 | 0 | A | [9 empty] | 0 | 0 | 42 | 0 | 0 | 186 | 0 | 606 | 0 | 416 | 0 | 0 | 0 | 14
2020-01-17 | C54034 | 3 | 고탄소 | G-AE1055LST | 연주종료 | Al 탈산 | T | 20 | 52 | 48800 | 109.4 | C | C | C |  | 1 |  | 1 | 1530 | 1550 | 7100 |  |  | 7100 | 78.32 | 33 | 90651 | 1642 |  | Y | 49 | 46 |  |  |  | 05 |  |  |  |  | 2 |  | Y |  |  | Y |  | 98.8 | 12-2 | 0.16 | 147.5 | A |  | 1623 | 2 | 0.43 | 1559 | 1.31 | 75 | 34 | 437 | 7:17 | 25 | 25 | 0 | 0 |  | 0 | 12 |  | N2 | 2020-01-17 18:44 |  | 11 | 2020-01-17 18:32 | 23 |  |  |  |  | Y | [5 empty] | N |  |  |  | 2.47 | 2.52 | [23 empty] | 0 | 0 | A | [9 empty] | 22 | 0 | 861 | 0 | 0 | 0 | 0 | 497 | 0 | 200 | 0 | 0 | 0 | 32 |  |  | 5 | 0.0547
2020-01-17 | A56509 | 1 | 고탄소 | P-STB3D |  | Si 탈산 | B | 5 | 29 | 51400 | 88.7 | C | C | C |  | 1 | 1 |  | 1520 | 1545 | 5600 |  |  | 5600 | 55.16 | 12 | 101532 | 1552 |  | Y | 45 | 37 | [7 empty] | 박안희 | 2 |  | Y |  |  |  |  | 101.2 | 12-10 | 319.91 | 0 | A |  | 1552 | 3 | 0.19 | 1521 | 0.72 | 71 | 33 | 251 | 4:11 | 30 | 30 | 89 | 0 |  | 0 |  |  | AR | 2020-01-17 18:25 | 2020-01-17 18:53 | 28 | 2020-01-17 18:25 | 28 |  |  |  |  | Y |  |  |  | Y | [5 empty] | 233.73 | 0 | [23 empty] | 27.24 | 0 | A |  |  | 13.623 | 21.116 | 54.846 | 0.163 | 4.025 | 2.597 | 1578.58 | 0 | 481 | 300 | 1002 | 0 | 0 | 0 | 897 | 0 | 548 | 0 | 0 | 0 | 0
2020-01-17 | B56439 | 2 | 중탄소 | SM35CM4 |  | Al 탈산 | B | 11 | 14 | 53550 | 90.93 | C | C |  | C | 1 |  | 1 | 1540 | 1555 | 5500 |  |  | 5500 | 65 | 10 | 84610 | 1617 |  | Y | 48 | 33 | [7 empty] | 고승만 | 2 |  |  |  |  | Y |  | 95.55 | 12-7 | 266.73 | 0 | A |  | 1600 | 1 | 0.31 | 1570 | 0.83 | 68 | 29 | 197 | 3:17 | 13 | 14 | 0 | 0 |  | 0 | 0 |  | N2 | 2020-01-17 18:35 | 2020-01-17 18:57 | 21 | 2020-01-17 18:27 | 29 |  |  |  |  | Y |  | Y | Y | [5 empty] | 4 | 10.11 | 0 | [23 empty] | 0 | 0 | A | [9 empty] | 0 | 0 | 40 | 0 | 0 | 183 | 0 | 605 | 0 | 206 | 0 | 0 | 0 | 25
2020-01-17 | A56510 | 1 | 고탄소 | P-STB3D |  | Si 탈산 | B | 1 | 15 | 52400 | 84.58 | C | C | C |  | 1 | 1 |  | 1520 | 1586 | 5100 |  |  | 5100 | 50.23 | 12 | 101532 | 1553 |  | Y | 42 | 36 | [7 empty] | 박안희 | 2 |  | Y |  |  |  |  | 108.45 | 14-1 | 280.74 | 0 | A |  | 1553 | 3 | 0.19 | 1515 | 0.9 | 65 | 31 | 245 | 4:05 | 30 | 30 | 90 | 0 |  | 0 |  |  | AR | 2020-01-17 19:32 | 2020-01-17 19:53 | 21 | 2020-01-17 19:32 | 22 |  |  |  |  | Y |  |  |  | Y | [5 empty] | 224.73 | 0 | [23 empty] | 30.96 | 0 | A |  |  | 14.946 | 21.003 | 53.988 | 0.169 | 3.612 | 2.57 | 1639.45 | 0 | 470 | 324 | 971 | 0 | 0 | 0 | 896 | 0 | 552 | 0 | 0 | 0 | 24
2020-01-17 | B56440 | 2 | 중탄소 | SM35CM4 |  | Al 탈산 | B | 16 | 8 | 53900 | 95.75 | C | C |  | C | 1 |  | 1 | 1540 | 1534 | 6800 |  |  | 6800 | 73.06 | 11 | 93071 | 1625 |  | Y | 46 | 37 | [7 empty] | 고승만 | 2 |  |  |  |  | Y |  | 98.2 | 13-1 | 255.91 | 0 | A |  | 1614 | 1 | 0.31 | 1572 | 1.17 | 70 | 34 | 295 | 4:55 | 13 | 14 | 0 | 0 |  | 0 | 0 |  | N2 | 2020-01-17 19:49 | 2020-01-17 20:03 | 14 | 2020-01-17 19:35 | 28 |  |  |  |  | Y |  | Y | Y | [5 empty] | 3.8 | 10.13 | 0 | [23 empty] | 0 | 0 | A | [9 empty] | 0 | 0 | 30 | 0 | 0 | 191 | 0 | 805 | 0 | 407 | 0 | 0 | 0 | 28 |  |  | 5
2020-01-17 | C54035 | 3 | 고탄소 | G-AE1055LST | TUNDISH교체전 | Al 탈산 | T | 33 | 64 | 50000 | 116.62 | C | C | C |  | 1 |  | 1 | 1530 | 1532 | 8390 |  |  | 8390 | 98.52 | 31 | 85157 | 1703 |  | Y | 57 | 54 |  |  |  | 05 |  |  |  |  | 2 |  | Y |  |  | Y |  | 108.3 | 12-9 | 0 | 294.01 | A |  | 1626 | 2 | 0.45 | 1552 | 1.42 | 68 | 30 | 480 | 8:00 | 25 | 25 | 0 | 0 |  | 0 | 7 |  | N2 | 2020-01-17 20:10 |  | 5 | 2020-01-17 20:03 | 12 |  |  |  |  | Y | [5 empty] | N |  |  |  | 1.87 | 2.32 | [23 empty] | 0 | 0 | A | [9 empty] | 43 | 0 | 965 | 0 | 0 | 0 | 0 | 401 | 0 | 255 | 0 | 0 | 0 | 62 |  |  | 5 | 0.0445
2020-01-17 | A56511 | 1 | 고탄소 | P-STB3D |  | Si 탈산 | B | 22 | 16 | 52500 | 88.72 | C | C | C |  | 1 | 1 |  | 1520 | 1546 | 5600 |  |  | 5600 | 55.16 | 12 | 101532 | 1561 |  | Y | 44 | 13 | [7 empty] | 박안희 | 2 |  | Y |  |  |  |  | 104.95 | 13-7 | 51.82 | 0 | A |  | 1561 | 3 | 0.19 | 1515 | 1.05 | 65 | 34 | 280 | 4:40 | 30 | 30 | 91 | 0 |  | 0 |  |  | AR | 2020-01-17 20:43 | 2020-01-17 21:02 | 19 | 2020-01-17 20:42 | 20 |  |  |  |  | Y |  |  |  | Y | [5 empty] | 234.99 | 0 | [23 empty] | 33.6 | 0 | A |  |  | 14.722 | 20.179 | 55.233 | 0.083 | 3.751 | 2.737 | 1611.49 | 0 | 484 | 282 | 958 | 0 | 0 | 0 | 894 | 0 | 515 | 0 | 0 | 0 | 60
2020-01-17 | B56441 | 2 | 중탄소 | SM35CM4 |  | Al 탈산 | B | 29 | 28 | 53150 | 86.62 | C | C |  | C | 1 |  | 1 | 1540 | 1544 | 6400 |  |  | 6400 | 65.75 | 12 | 97336 | 1616 | 352 | Y | 45 | 36 | [7 empty] | 고승만 | 2 |  |  |  |  | Y |  | 101.15 | 12-10 | 207.33 | 0 | A |  | 1607 | 1 | 0.32 | 1569 | 1.09 | 67 | 30 | 206 | 3:26 | 15 | 14 | 0 | 0 |  | 0 | 0 |  | N2 | 2020-01-17 20:55 | 2020-01-17 21:11 | 16 | 2020-01-17 20:48 | 23 |  |  |  |  | Y |  | Y | Y | [5 empty] | 4 | 9.62 | 0 | [23 empty] | 0 | 0 | A | [9 empty] | 0 | 0 | 246 | 0 | 0 | 182 | 0 | 603 | 0 | 410 | 0 | 0 | 0 | 28
2020-01-17 | C54036 | 3 | 중탄소 | SCM440I |  | Al 탈산 | I | 35 | 81 | 50100 | 92.58 | C | C | C |  | 1 |  | 1 | 1560 | 1760 | 6900 |  |  | 6900 | 79.31 | 6 | 87000 | 1654 |  | INGOT | 46 | 37 |  |  |  | 05 |  |  |  |  | 0 |  | Y |  |  | Y |  | 90.2 | 10-9 | 210.28 | 0 | A |  | 1632 | 2 | 0.44 | 1571 | 1.53 | 76 |  | 311 | 5:11 | 20 | 20 | 0 | 0 |  | 0 |  |  | AR | 2020-01-17 21:19 |  | 18 | 2020-01-17 21:12 | [5 empty] | Y | [5 empty] | N |  |  |  | 4.61 | 0 | [18 empty] | 1.2 |  |  |  |  | 0.44 | 0.16 | B | [9 empty] | 1273 | 0 | 190 | 0 | 0 | 0 | 0 | 403 | 0 | 200 | 0 | 0 | 0 | 40
2020-01-17 | A56512 | 1 | 고탄소 | P-STB3D |  | Si 탈산 | B | 15 | 23 | 52500 | 86.77 | C | C | C |  | 1 | 1 |  | 1520 | 1533 | 6100 |  |  | 6100 | 72.1 | 10 | 84610 | 1551 |  | Y | 43 | 39 | [7 empty] | 박안희 | 2 |  | Y |  |  |  |  | 100.9 | 13-1 | 222.86 | 0 | A |  | 1551 | 3 | 0.2 | 1515 | 0.84 | 65 | 34 | 260 | 4:20 | 30 | 30 | 92 | 0 |  | 0 |  |  | AR | 2020-01-17 21:44 | 2020-01-17 22:06 | 22 | 2020-01-17 21:44 | 23 |  |  |  |  | Y |  |  |  | Y | [5 empty] | 231.99 | 0 | [23 empty] | 37 | 0 | A |  |  | 13.632 | 20.449 | 55.386 | 0.073 | 4.062 | 2.708 | 1604.99 | 0 | 511 | 287 | 976 | 0 | 0 | 0 | 895 | 0 | 550 | 0 | 0 | 0 | 21
2020-01-17 | B56442 | 2 | 중탄소 | SM35C |  | Al 탈산 | B | 19 | 33 | 52600 | 90.97 | C | C |  | C | 1 |  | 1 | 1540 | 1555 | 5900 |  |  | 5900 | 39.47 | 18 | 149469 | 1644 |  | Y | 39 | 31 | [7 empty] | 고승만 | 2 |  |  |  |  | Y |  | 93.4 | 12-1 | 207.94 | 0 | A |  | 1623 | 1 | 0.28 | 1623 | 0 | 122 | 34 | 223 | 3:43 | 15 | 18 | 0 | 0 |  | 0 | 0 |  | N2 | 2020-01-17 22:05 | 2020-01-17 22:19 | 15 | 2020-01-17 21:54 | 25 |  |  |  |  | Y |  | Y | Y | [6 empty] | 11.7 | 0 | [23 empty] | 0 | 0 | A | [9 empty] | 0 | 0 | 13 | 0 | 0 | 194 | 0 | 604 | 0 | 205 | 0 | 0 | 0 | 77
2020-01-17 | C54037 | 3 | 고탄소 | SUP9DM | 연주시작 | Al 탈산 | T | 10 | 68 | 49050 | 101.78 | C | C | D |  | 1 |  | 1 | 1530 | 1565 | 7700 |  |  | 7700 | 84.94 | 33 | 90651 | 1646 |  | Y | 51 | 42 |  |  |  | 05 |  |  |  |  | 2 |  | Y |  |  |  |  | 101.5 | 12-2 | 262.91 | 0 | A |  | 1634 | 2 | 0.43 | 1572 | 1.82 | 90 | 42 | 474 | 7:54 | 16 | 16 | 0 | 0 |  | 0 | 10 |  | AR | 2020-01-17 22:39 |  | 19 | 2020-01-17 22:22 | 36 |  |  |  |  | Y | [5 empty] | N |  |  |  | 11.24 | 0 | [23 empty] | 0.98 | 0 | A | [9 empty] | 1210 | 0 | 985 | 0 | 0 | 0 | 0 | 846 | 0 | 199 | 0 | 0 | 0 | 17 |  |  | 12 |  | 1
2020-01-17 | A56513 | 1 | 고탄소 | P-STB3D |  | Si 탈산 | B | 5 | 30 | 50900 | 87.23 | C | C | D |  | 1 | 1 |  | 1520 | 1549 | 5200 |  |  | 5200 | 51.22 | 12 | 101532 | 1565 |  | Y | 42 | 33 | [7 empty] | 박안희 | 2 |  | Y |  |  |  |  | 101.55 | 12-10 | 266.73 | 0 | A |  | 1565 | 3 | 0.22 | 1520 | 0.98 | 70 | 37 | 258 | 4:18 | 30 | 30 | 93 | 0 |  | 0 |  |  | AR | 2020-01-17 22:44 | 2020-01-17 23:05 | 21 | 2020-01-17 22:44 | 22 |  |  |  |  | Y |  |  |  | Y | [5 empty] | 248.64 | 0 | [23 empty] | 38.13 | 0 | A |  |  | 14.64 | 20.366 | 54.334 | 0.16 | 3.711 | 2.667 | 1611.49 | 0 | 463 | 0 | 1183 | 0 | 0 | 0 | 848 | 0 | 518 | 0 | 0 | 0 | 0
2020-01-17 | B56443 | 2 | 중탄소 | SM30C | TUNDISH교체전 | Al 탈산 | B | 11 | 15 | 53500 | 90.17 | C | D |  | D | 1 |  | 1 | 1540 | 1545 | 6400 |  |  | 6400 | 178.89 | 5 | 35776 | 1644 |  | Y | 44 | 35 | [7 empty] | 고승만 | 2 |  |  |  |  | Y |  | 91.1 | 12-2 | 306.02 | 0 | A |  | 1613 | 1 | 0.26 | 1558 | 0 | 53 | 21 | 280 | 4:40 | 15 | 16 | 0 | 0 |  | 0 | 0 |  | N2 | 2020-01-17 23:10 | 2020-01-17 23:25 | 16 | 2020-01-17 22:59 | 27 |  |  |  |  | Y |  | Y | Y | [5 empty] | 4.5 | 11.07 | 0 | [23 empty] | 0.07 | 0.07 | A | [9 empty] | 0 | 0 | 22 | 0 | 0 | 214 | 0 | 1215 | 0 | 811 | 0 | 0 | 0 | 25
2020-01-17 | C54038 | 3 | 고탄소 | SUP9DM | 연주종료 | Al 탈산 | T | 20 | 53 | 48700 | 92.08 | D | D | D |  | 1 |  | 1 | 1530 | 1544 | 6500 |  |  | 6500 | 81.9 | 39 | 79365 | 1602 |  | Y | 46 | 35 | [7 empty] | 박지웅 | 2 |  |  |  |  | Y |  | 89.05 | 11-2 | 118.47 | 0 | A |  | 1603 | 2 | 0.43 | 1546 | 1.78 | 64 | 33 | 413 | 6:53 | 16 | 16 | 0 | 0 |  | 0 | 10 |  | AR | 2020-01-17 23:38 |  | 26 | 2020-01-17 23:24 | 39 |  |  |  |  | Y | [5 empty] | N |  |  |  | 5.99 | 0 | [23 empty] | 0.71 | 0 | A | [9 empty] | 1150 | 0 | 842 | 0 | 0 | 0 | 0 | 603 | 0 | 213 | 0 | 0 | 0 | 0 |  |  | 7
2020-01-17 | A56514 | 1 | 고탄소 | P-STB3D |  | Si 탈산 | B | 1 | 16 | 52700 | 95.23 | D | D | D |  | 1 | 1 |  | 1520 | 1534 | 6100 |  |  | 6100 | 60.08 | 12 | 101532 | 1555 |  | Y | 49 | 40 | [7 empty] | 차승주 | 2 |  |  | Y |  |  |  | 107.7 | 13-10 | 273.7 | 0 | A |  | 1555 | 3 | 0.2 | 1509 | 0.98 | 59 | 31 | 255 | 4:15 | 30 | 30 | 94 | 0 |  | 0 |  |  | AR | 2020-01-17 23:52 | 2020-01-18 00:09 | 17 | 2020-01-17 23:52 | 17 |  |  |  |  | Y |  |  |  | Y | [5 empty] | 256.54 | 0 | [23 empty] | 39.38 | 0 | A |  |  | 16.343 | 19.547 | 54.455 | 0.116 | 3.332 | 2.785 | 1672.28 | 0 | 25 | 1373 | 43 | 0 | 0 | 0 | 395 | 0 | 299 | 0 | 0 | 0 | 88
2020-01-17 | B56444 | 2 | 중탄소 | AE4130M6 | TUNDISH교체 | Al 탈산 | B | 16 | 9 | 53900 | 97.83 | D | D |  | D | 1 |  | 1 | 1540 | 1555 | 8000 |  |  | 8000 | 89.15 | 11 | 89739 | 1677 |  | Y | 43 | 38 | [7 empty] | 김익규 | 2 |  |  |  |  | N |  | 93.1 | 12-5 | 258.41 | 0 | A |  | 1652 | 1 | 0.27 | 1583 | 0 | 80 | 37 | 211 | 3:31 | 18 | 20 | 0 | 0 | 50 | 0 | 0 |  | N2 | 2020-01-18 00:44 | 2020-01-18 01:01 | 18 | 2020-01-18 00:35 | 26 |  |  |  |  | Y |  | Y | Y | [5 empty] | 4.5 | 13.76 | 0 | 첫차지 진공 20분 채우지 못함 수강2호기 주권 모터 작동불로 인해 연주 스피드 못따라감. 극진공 18분만 채움. | [18 empty] | 3.45 | 2.22 |  |  | 0.06 | 0.06 | A | [9 empty] | 1254 | 0 | 540 | 0 | 0 | 268 | 0 | 821 | 0 | 389 | 0 | 0 | 0 | 87 |  |  | 9 |  | 1
2020-01-17 | C54039 | 3 | 고탄소 | SUP9DM | 연주종료 | Al 탈산 | T | 33 | 65 | 51350 | 89.05 | D | D | D |  | 1 |  | 1 | 1530 | 1559 | 6600 |  |  | 6600 | 60.06 | 54 | 109890 | 1599 | 355 | Y | 47 | 35 | [7 empty] | 박지웅 | 2 |  |  |  |  | Y |  | 107 | 12-8 | 96.24 | 0 | A |  | 1598 | 2 | 0.41 | 1552 | 1.64 | 70 | 30 | 377 | 6:17 | 16 | 17 | 0 | 0 |  | 0 | 10 |  | AR | 2020-01-18 00:42 |  | 16 | 2020-01-18 00:28 | 30 |  |  |  |  | Y | [5 empty] | N |  |  |  | 5.91 | 0 | [23 empty] | 0.79 | 0 | B |  |  | 6.26 | 30.727 | 51.629 | 0.179 | 8.247 | 1.68 | 1430.46 | 1357 | 0 | 1247 | 0 | 0 | 0 | 0 | 693 | 0 | 0 | 0 | 0 | 0 | 0
2020-01-17 | A56515 | 1 | 고탄소 | P-STB3D |  | Si 탈산 | B | 22 | 17 | 52500 | 93.98 | D | D | D |  | 1 | 1 |  | 1520 | 1554 | 4400 |  |  | 4400 | 43.34 | 12 | 101532 | 1553 |  | Y | 42 | 37 | [7 empty] | 김덕진 | 2 |  | Y |  |  |  |  | 105.7 | 13-8 | 235.79 | 0 | A |  | 1553 | 3 | 0.19 | 1509 | 0.85 | 59 | 30 | 250 | 4:10 | 30 | 31 | 95 | 0 |  | 0 |  |  | AR | 2020-01-18 01:00 | 2020-01-18 01:16 | 16 | 2020-01-18 01:00 | 16 |  |  |  |  | Y |  |  |  | Y | [5 empty] | 257.56 | 0 | [23 empty] | 40.67 | 0 | B |  |  | 15.312 | 19.789 | 53.268 | 0.144 | 3.478 | 2.691 | 1639.45 | 0 | 0 | 1104 | 42 | 0 | 0 | 0 | 148 | 0 | 100 | 0 | 0 | 0 | 19
2020-01-17 | C54040 | 3 | 고탄소 | SUP9DM | 연주종료 | Al 탈산 | T | 35 | 82 | 49600 | 93.05 | D | D | D |  | 1 |  | 1 | 1530 | 1557 | 6200 |  |  | 6200 | 63.47 | 48 | 97680 | 1602 | 356 | Y | 43 | 32 |  |  |  | 05 |  |  |  | 박지웅 | 2 |  | Y |  |  | Y |  | 97.65 | 11-6 | 77.77 | 0 | A |  | 1601 | 2 | 0.44 | 1546 | 1.77 | 64 | 26 | 402 | 6:42 | 16 | 16 | 0 | 0 |  | 0 | 10 |  | AR | 2020-01-18 01:47 |  | 17 | 2020-01-18 01:28 | 36 |  |  |  |  | Y | [5 empty] | N |  |  |  | 10.31 | 0 | [23 empty] | 0.89 | 0 | A |  |  | 4.677 | 33.218 | 51.128 | 0.159 | 10.931 | 1.539 | 1436.46 | 1126 | 0 | 912 | 0 | 0 | 0 | 0 | 207 | 0 | 0 | 0 | 0 | 0 | 0 |  |  | 5
2020-01-17 | B56445 | 2 | 중탄소 | AE4130M6 |  | Al 탈산 | B | 29 | 29 | 53050 | 97.27 | D | D |  | D | 1 |  | 1 | 1540 | 1544 | 8700 |  |  | 8700 | 92.93 | 11 | 93621 | 1634 |  | Y | 51 | 47 | [7 empty] | 김익규 | 2 |  |  |  |  | Y |  |  |  | 417.33 | 0 | A |  | 1634 | 1 | 0.19 | 1573 | 0 | 70 | 38 | 240 | 4:00 | 18 | 19 | 0 | 0 |  | 0 | 0 |  | N2 | 2020-01-18 02:00 | 2020-01-18 02:06 | 6 | 2020-01-18 01:51 | 15 |  |  |  |  | Y |  | Y | Y | [5 empty] | 3 | 16.24 | 0 | [20 empty] | 0.92 |  |  | 0.09 | 0.09 | A | [9 empty] | 1141 | 227 | 0 | 27 | 0 | 208 | 0 | 1693 | 0 | 765 | 100 | 0 | 0 | 0 |  |  | 14
2020-01-17 | A56516 | 1 | 고탄소 | P-STB3D | TUNDISH교체전 | Si 탈산 | B | 15 | 24 | 51000 | 97.68 | D | D | D |  | 1 | 1 |  | 1520 | 1533 | 5800 |  |  | 5800 | 74.49 | 10 | 77865 | 1560 |  | Y | 44 | 38 | [7 empty] | 김덕진 | 2 |  | Y |  |  |  |  | 0 | 10-1 | 244.71 | 0 | A |  | 1560 | 3 | 0.2 | 1505 | 1.06 | 55 | 33 | 251 | 4:11 | 30 | 30 | 96 | 0 |  | 0 |  |  | AR | 2020-01-18 02:18 | 2020-01-18 02:25 | 7 | 2020-01-18 02:16 | 9 |  |  |  |  | Y |  |  |  | Y | [5 empty] | 256.06 | 0 | [23 empty] | 0.01 | 0 | A |  |  | 15.217 | 19.258 | 53.753 | 0.197 | 3.532 | 2.791 | 1645.55 | 0 | 166 | 1078 | 74 | 0 | 0 | 0 | 491 | 0 | 249 | 0 | 0 | 0 | 73
2020-01-17 | C54041 | 3 | 고탄소 | SUP9DM | 연주종료 | Al 탈산 | T | 10 | 69 | 48500 | 88.42 | D | D | D |  | 1 |  | 1 | 1530 | 1554 | 6200 |  |  | 6200 | 63.47 | 48 | 97680 | 1604 |  | Y | 44 | 32 |  |  |  | 05 |  |  |  | 박지웅 | 2 |  | Y |  |  | Y |  | 102.85 | 12-3 | 76.44 | 0 | A |  | 1600 | 2 | 0.41 | 1551 | 1.53 | 69 | 36 | 423 | 7:03 | 16 | 16 | 0 | 0 |  | 0 | 10 |  | AR | 2020-01-18 02:57 |  | 7 | 2020-01-18 02:45 | 19 |  |  |  |  | Y | [5 empty] | N |  |  |  | 11.47 | 0 | [23 empty] | 0.58 | 0 | A | [9 empty] | 1192 | 0 | 963 | 0 | 0 | 0 | 0 | 999 | 0 | 0 | 0 | 0 | 0 | 0 |  |  | 5
2020-01-17 | B56446 | 2 | 중탄소 | AE4130M6 |  | Al 탈산 | B | 19 | 34 | 51900 | 92.88 | D | D |  | D | 1 |  | 1 | 1540 | 1585 | 6200 |  |  | 6200 | 66.22 | 11 | 93621 | 1657 |  | Y | 41 | 35 | [7 empty] | 김익규 | 3 |  |  |  |  | Y |  |  |  | 261.57 | 0 | A |  | 1633 | 1 | 0.31 | 1558 | 0 | 55 | 27 | 347 | 5:47 | 18 | 21 | 0 | 0 |  | 0 | 0 |  | N2 | 2020-01-18 03:02 | 2020-01-18 03:11 | 9 | 2020-01-18 02:51 | 20 |  |  |  |  | Y |  | Y | Y | [5 empty] | 4 | 24.96 | 0 | [20 empty] | 0.74 |  |  | 0.11 | 0.11 | A | [9 empty] | 1345 | 0 | 127 | 0 | 0 | 236 | 0 | 1016 | 0 | 316 | 78 | 0 | 0 | 49 |  |  | 12
2020-01-17 | A56517 | 1 | 저탄소 | SCR420HCS | TUNDISH교체 | Si 탈산 | B | 5 | 31 | 51700 | 79.43 | D | D | D |  | 1 | 1 |  | 1540 | 1575 | 6500 |  |  | 6500 | 42.68 | 18 | 152298 | 1640 |  | Y | 50 | 38 | [7 empty] | 김덕진 | 2 |  | N | Y | [5 empty] | 0.02 | 240.91 | A |  | 1640 | 3 | 0.2 | 1602 | 1.36 | 91 | 36 | 261 | 4:21 | 16 | 16 | 97 | 0 |  | 0 |  |  | N2 | 2020-01-18 03:02 | 2020-01-18 03:50 | 50 | 2020-01-18 03:00 | 52 |  |  |  |  | Y |  |  |  | Y | [5 empty] | 0 | 185.71 | [19 empty] | 1.75 |  |  |  | 0.82 | 0 | A | [9 empty] | 508 | 908 | 0 | 15 | 0 | 0 | 0 | 392 | 0 | 198 | 0 | 0 | 0 | 3 |  |  |  |  | 1
2020-01-17 | B56447 | 2 | 중탄소 | AE4130M6 |  | Al 탈산 | B | 11 | 16 | 52700 | 91.62 | D | D |  | D | 1 |  | 1 | 1540 | 1587 | 6300 |  |  | 6300 | 67.29 | 11 | 93621 | 1666 |  | Y | 38 | 33 | [7 empty] | 김익규 | 2 |  |  |  |  | Y |  | 92.65 | 12-3 | 149.16 | 0 | A |  | 1639 | 1 | 0.2 | 1564 | 0 | 61 | 29 | 386 | 6:26 | 18 | 21 | 0 | 0 |  | 0 | 0 |  | N2 | 2020-01-18 04:01 | 2020-01-18 04:11 | 10 | 2020-01-18 03:49 | 22 |  |  |  |  | Y |  | Y | Y | [5 empty] | 4.5 | 24.49 | 0 | [20 empty] | 0.89 |  |  | 0.11 | 0.11 | A | [9 empty] | 1241 | 0 | 393 | 0 | 0 | 249 | 0 | 955 | 0 | 313 | 0 | 0 | 0 | 52 |  |  | 9
2020-01-17 | C54042 | 3 | 고탄소 | SUP9DM | 연주종료 | Al 탈산 | T | 20 | 54 | 49550 | 90.48 | D | D | D |  | 1 |  | 1 | 1530 | 1580 | 5600 |  |  | 5600 | 57.33 | 48 | 97680 | 1616 |  | Y | 42 | 33 |  |  |  | 05 |  |  |  | 박지웅 | 2 |  | Y |  |  | Y |  | 103.1 | 12-6 | 84.6 | 0 | A |  | 1608 | 2 | 0.44 | 1551 | 1.46 | 69 | 33 | 684 | 11:24 | 16 | 16 | 0 | 0 |  | 0 | 10 |  | AR | 2020-01-18 04:01 |  | 17 | 2020-01-18 03:51 | 28 |  |  |  |  | Y | [5 empty] | N |  |  |  | 15.55 | 0 | [23 empty] | 0.54 | 0 | A | [9 empty] | 971 | 0 | 1058 | 0 | 0 | 0 | 0 | 658 | 0 | 0 | 0 | 0 | 0 | 13 |  |  | 5
2020-01-17 | A56518 | 1 | 저탄소 | SCR420HON |  | Al 탈산 | B | 1 | 17 | 52400 | 76.1 | D | D | D |  | 1 | 1 |  | 1540 | 1589 | 5000 |  |  | 5000 | 98.49 | 6 | 50766 | 1627 |  | Y | 43 | 27 | [7 empty] | 김덕진 | 2 |  | Y | [6 empty] | 0 | 152.36 | A |  | 1627 | 3 | 0.2 | 1586 | 1.37 | 76 | 30 | 269 | 4:29 | 16 | 18 | 98 | 0 |  | 0 |  |  | N2 | 2020-01-18 04:06 | 2020-01-18 04:52 | 46 | 2020-01-18 04:03 | 49 |  |  |  |  | Y |  |  |  | Y | [5 empty] | 0 | 215.22 | [23 empty] | 0 | 41.82 | A | [9 empty] | 953 | 551 | 0 | 13 | 0 | 0 | 0 | 504 | 0 | 295 | 0 | 0 | 0 | 27 |  |  | 6
2020-01-17 | B56448 | 2 | 중탄소 | AE4130M6 |  | Al 탈산 | B | 16 | 10 | 53400 | 92.23 | D | D |  | D | 1 |  | 1 | 1540 | 1456 | 6800 |  |  | 6800 | 72.63 | 11 | 93621 | 1635 |  | Y | 44 | 36 |  |  | B566445 | 05 |  |  |  | 김익규 | 2 |  | Y |  |  | Y |  | 103.9 | 13-7 | 317.12 | 0 | A |  | 1628 | 1 | 0.23 | 1568 | 1.28 | 65 | 37 | 439 | 7:19 | 18 | 19 | 0 | 0 | 40 | 0 | 0 |  | N2 | 2020-01-18 05:02 | 2020-01-18 05:09 | 8 | 2020-01-18 04:51 | 18 |  |  |  |  | Y |  | Y | Y | [5 empty] | 3 | 16.39 | 0 | [20 empty] | 0.97 |  |  | 0.07 | 0.07 | A | [9 empty] | 1286 | 0 | 195 | 0 | 0 | 201 | 0 | 1621 | 0 | 314 | 0 | 0 | 0 | 5 |  |  | 11
2020-01-17 | C54043 | 3 | 고탄소 | SUP9DM | 연주종료 | Al 탈산 | T | 33 | 66 | 50900 | 85.2 | D | D | D |  | 1 |  | 1 | 1530 | 1539 | 6300 |  |  | 6300 | 60.7 | 51 | 103785 | 1591 |  | Y | 46 | 34 | [7 empty] | 박지웅 | 2 |  | Y |  |  | Y |  | 111.65 | 13-2 | 92.27 | 0 | A |  | 1587 | 2 | 0.45 | 1538 | 1.63 | 56 | 27 | 344 | 5:44 | 16 | 16 | 0 | 0 |  | 0 |  |  | AR | 2020-01-18 04:57 |  | 25 | 2020-01-18 04:48 | 35 | [14 empty] | 10.4 | 0 | [23 empty] | 0.39 | 0 | B | [9 empty] | 1295 | 0 | 1122 | 0 | 0 | 0 | 0 | 801 | 0 | 0 | 0 | 0 | 0 | 20 |  |  | 5
2020-01-17 | A56519 | 1 | 저탄소 | SCR420HON |  | Al 탈산 | B | 22 | 18 | 52700 | 78 | D | D | D |  | 1 | 1 |  | 1540 | 1574 | 5800 |  |  | 5800 | 57.12 | 12 | 101532 | 1618 |  | Y | 46 | 32 | [7 empty] | 김덕진 | 2 |  | Y | [6 empty] | 0 | 186.21 | A |  | 1618 | 3 | 0.21 | 1576 | 1.4 | 66 | 24 | 281 | 4:41 | 16 | 19 | 99 | 0 |  | 0 |  |  | N2 | 2020-01-18 05:16 | 2020-01-18 05:48 | 36 | 2020-01-18 05:13 | 39 |  |  |  |  | Y |  |  |  | Y | [5 empty] | 0 | 216.02 | [23 empty] | 0 | 18.05 | A | [9 empty] | 867 | 646 | 149 | 39 | 0 | 0 | 0 | 451 | 0 | 396 | 50 | 0 | 0 | 19 |  |  | 6
2020-01-17 | B56449 | 2 | 중탄소 | AE4130M6 |  | Al 탈산 | B | 29 | 30 | 52000 | 90.28 | D | D |  | D | 1 |  | 1 | 1540 | 1567 | 6200 |  |  | 6200 | 66.22 | 11 | 93621 | 1655 |  | Y | 40 | 35 |  |  | B56446 | 05 |  |  |  | 김익규 | 3 |  | Y |  |  | Y |  | 99.75 | 12-8 | 284.66 | 0 | A |  | 1618 | 1 | 0.24 | 1560 | 1.3 | 57 | 29 |  | : | 18 | 18 | 0 | 0 |  | 0 | 0 |  | N2 | 2020-01-18 06:01 | 2020-01-18 06:15 | 13 | 2020-01-18 05:47 | 27 |  |  |  |  | Y |  | Y | Y | [5 empty] | 4 | 9.89 | 0 | 레벨2오류 극진공18분 실시함 | [19 empty] | 1.12 |  |  | 0.05 | 0.05 | A | [9 empty] | 1170 | 0 | 341 | 0 | 0 | 244 | 0 | 945 | 0 | 307 | 0 | 0 | 0 | 22 |  |  | 7
2020-01-17 | C54044 | 3 | 고탄소 | SUP9DM | 연주종료 | Al 탈산 | T | 35 | 83 | 51150 | 96.13 | D | D | B |  | 1 |  | 1 | 1530 | 1558 | 5700 |  |  | 5700 | 62.24 | 45 | 91575 | 1617 |  | Y | 42 | 30 |  |  |  | 05 |  |  |  | 박지웅 | 2 |  | Y |  |  | Y |  | 95.05 | 11-3 | 90.86 | 0 | A |  | 1608 | 2 | 0.48 | 1559 | 1.63 | 77 | 35 | 301 | 5:01 | 16 | 16 | 0 | 0 |  | 0 |  |  | AR | 2020-01-18 06:10 |  | 20 | 2020-01-18 05:46 | 45 | [14 empty] | 13.35 | 0 | [23 empty] | 0.91 | 0 | A | [9 empty] | 1109 | 0 | 963 | 0 | 0 | 0 | 0 | 596 | 0 | 0 | 0 | 0 | 0 | 0 |  |  | 5
2020-01-17 | A56520 | 1 | 저탄소 | SCR420HON |  | Al 탈산 | B | 15 | 25 | 51000 | 83.78 | D | D | B |  | 1 | 1 |  | 1540 | 1613 | 4600 |  |  | 4600 | 54.37 | 10 | 84610 | 1628 |  | Y | 44 | 28 | [7 empty] | 김덕진 | 2 |  |  | Y |  |  |  | 109.25 | 13-9 | 0 | 173.39 | A |  | 1627 | 3 | 0.24 | 1583 | 1.16 | 73 | 33 | 289 | 4:49 | 16 | 20 | 100 | 0 |  | 0 |  |  | N2 | 2020-01-18 06:22 | 2020-01-18 06:52 | 31 | 2020-01-18 06:20 | 33 |  |  |  |  | Y |  |  |  | Y | [5 empty] | 0 | 301.64 | [23 empty] | 0 | 10.07 | A | [9 empty] | 1221 | 304 | 210 | 0 | 0 | 0 | 0 | 395 | 0 | 196 | 52 | 0 | 0 | 0 |  |  | 9
2020-01-17 | B56450 | 2 | 중탄소 | AE4130M6 |  | Al 탈산 | B | 19 | 35 | 51500 | 93.48 | D | B |  | B | 1 |  | 1 | 1540 | 1564 | 6000 |  |  | 6000 | 64.09 | 11 | 93621 | 1637 |  | Y | 43 | 33 |  |  | B56447 | 05 |  |  |  | 김익규 | 2 |  | Y |  |  | Y |  | 98.5 | 12-6 | 201.1 | 0 | A |  | 1606 | 1 | 0.23 | 1561 | 0.98 | 58 | 29 | 193 | 3:13 | 18 | 19 | 0 | 0 |  | 0 | 0 |  | N2 | 2020-01-18 07:05 | 2020-01-18 07:17 | 13 | 2020-01-18 06:54 | 23 |  |  |  |  | Y |  | Y | Y | [5 empty] | 4.5 | 11.33 | 0 | [20 empty] | 1.08 |  |  | 0.04 | 0.04 | A | [9 empty] | 1132 | 0 | 213 | 0 | 0 | 199 | 0 | 745 | 0 | 156 | 0 | 0 | 0 | 5 |  |  | 8
2020-01-17 | C54045 | 3 | 고탄소 | SUP9DM | 연주종료 | Al 탈산 | T | 10 | 70 | 49450 | 102.47 | D | B | B |  | 1 |  | 1 | 1530 | 1550 | 6400 |  |  | 6400 | 69.89 | 45 | 91575 | 1618 |  | Y | 42 | 38 |  |  |  | 05 |  |  |  | 박지웅 | 2 |  | Y |  |  | Y |  | 98.25 | 11-9 | 100.2 | 0 | A |  | 1601 | 2 | 0.45 | 1552 | 1.17 | 70 | 39 | 332 | 5:32 | 16 | 18 | 0 | 0 |  | 0 | 10 |  | AR | 2020-01-18 07:17 |  | 11 | 2020-01-18 06:59 | 29 |  |  |  |  | Y | [5 empty] | N |  |  |  | 11.16 | 0 | [23 empty] | 0.91 | 0 | A | [9 empty] | 1150 | 0 | 1050 | 0 | 0 | 0 | 0 | 797 | 0 | 0 | 0 | 0 | 0 | 36 |  |  | 5
2020-01-18 | A56521 | 1 | 저탄소 | SCR420HON |  | Al 탈산 | B | 5 | 32 | 50300 | 78.55 | B | B | B |  | 1 | 1 |  | 1540 | 1574 | 5500 |  |  | 5500 | 65 | 10 | 84610 | 1622 |  | Y | 42 | 29 | [7 empty] | 이호남 | 2 |  | Y |  |  |  |  | 101.65 | 12-10 | 0 | 147.55 | A |  | 1625 | 3 | 0.24 | 1587 | 1.09 | 77 | 38 | 285 | 4:45 | 16 | 20 | 101 | 0 |  | 0 |  |  | N2 | 2020-01-18 07:27 | 2020-01-18 07:53 | 26 | 2020-01-18 07:25 | 28 |  |  |  |  | Y |  |  |  | Y | [5 empty] | 0 | 280.79 | [23 empty] | 0 | 0.09 | A | [9 empty] | 977 | 440 | 0 | 7 | 0 | 0 | 0 | 497 | 0 | 394 | 0 | 0 | 0 | 0 |  |  | 4
2020-01-18 | B56451 | 2 | 중탄소 | AE4130M6 |  | Al 탈산 | B | 11 | 17 | 52500 | 94.9 | B | B |  | B | 1 |  | 1 | 1540 | 1576 | 6400 |  |  | 6400 | 68.36 | 11 | 93621 | 1637 |  | Y | 44 | 34 |  |  | B56448 | 04 |  |  |  | 최남길 | 2 |  |  |  |  | Y |  | 108.2 | 13-10 | 241.5 | 0 | A |  | 1621 | 1 | 0.32 | 1566 | 1.26 | 63 | 33 | 228 | 3:48 | 18 | 20 | 0 | 0 |  | 0 | 0 |  | N2 | 2020-01-18 08:09 | 2020-01-18 08:17 | 8 | 2020-01-18 07:58 | 19 |  |  |  |  | Y |  | Y | Y | [5 empty] | 3.5 | 15.51 | 0 | [20 empty] | 0.99 |  |  | 0.04 | 0.04 | A | [9 empty] | 1304 | 0 | 228 | 0 | 0 | 257 | 0 | 692 | 0 | 156 | 0 | 0 | 0 | 15 |  |  | 12
2020-01-18 | C54046 | 3 | 고탄소 | SUP9DM | 연주종료 | Al 탈산 | T | 20 | 55 | 48750 | 96.97 | B | B | B |  | 1 |  | 1 | 1530 | 1527 | 6700 |  |  | 6700 | 73.16 | 45 | 91575 | 1618 |  | Y | 52 | 37 |  |  | C54043 | 05 |  |  |  | 박재승 | 3 |  | Y |  |  | Y |  | 92.45 | 11-5 | 139.05 | 0 | A |  | 1605 | 2 | 0.44 | 1551 | 1.8 | 69 | 39 | 311 | 5:11 | 16 | 20 | 0 | 0 |  | 0 | 10 |  | AR | 2020-01-18 08:22 |  | 7 | 2020-01-18 08:07 | 22 |  |  |  |  | Y | [5 empty] | N |  |  |  | 11.34 | 0 | [23 empty] | 0.91 | 0 | A |  |  | 4.884 | 32.992 | 51.452 | 0.312 | 10.534 | 1.559 | 1463.76 | 1092 | 0 | 924 | 0 | 0 | 0 | 0 | 625 | 0 | 286 | 0 | 0 | 0 | 28 |  |  | 5
2020-01-18 | A56522 | 1 | 저탄소 | SCR420HON |  | Al 탈산 | B | 1 | 18 | 52800 | 78.7 | B | B | B |  | 1 | 1 |  | 1540 | 1558 | 5700 |  |  | 5700 | 56.14 | 12 | 101532 | 1609 | 371 | Y | 41 | 34 | [7 empty] | 이호남 | 2 |  | Y |  |  |  |  | 101.6 | 13-3 | 0 | 231.31 | A |  | 1609 | 3 | 0.24 | 1575 | 0.94 | 65 | 32 | 324 | 5:24 | 16 | 20 | 102 | 0 |  | 0 |  |  | N2 | 2020-01-18 08:32 | 2020-01-18 08:51 | 19 | 2020-01-18 08:30 | 21 |  |  |  |  | Y |  |  |  | Y | [5 empty] | 0 | 260.02 | [23 empty] | 0 | 0.04 | A | [9 empty] | 1124 | 440 | 0 | 106 | 0 | 0 | 0 | 299 | 0 | 300 | 0 | 0 | 0 | 0 |  |  | 4
2020-01-18 | B56452 | 2 | 중탄소 | AE4130M6 |  | Al 탈산 | B | 16 | 11 | 53800 | 96.17 | B | B |  | B | 1 |  | 1 | 1540 | 1534 | 7300 |  |  | 7300 | 77.97 | 11 | 93621 | 1625 |  | Y | 45 | 37 |  |  | B56449 | 05 |  |  |  | 최남길 | 2 |  |  |  |  | Y |  | 101.95 | 13-5 | 233.55 | 0 | A |  | 1621 | 1 | 0.66 | 1566 | 1.19 | 63 | 32 | 476 | 7:56 | 18 | 19 | 0 | 0 |  | 0 | 0 |  | N2 | 2020-01-18 09:11 | 2020-01-18 09:22 | 11 | 2020-01-18 09:03 | 19 |  |  |  |  | Y |  | Y | Y | [5 empty] | 4 | 16.99 | 0 | [20 empty] | 1.18 |  |  | 0.02 | 0.02 | A | [9 empty] | 1257 | 0 | 50 | 0 | 0 | 179 | 0 | 839 | 0 | 156 | 0 | 0 | 0 | 5 |  |  | 5
2020-01-18 | C54047 | 3 | 고탄소 | SUP9DM | 연주종료 | Al 탈산 | T | 33 | 67 | 50800 | 91.1 | B | B | B |  | 1 |  | 1 | 1530 | 1547 | 6000 |  |  | 6000 | 65.52 | 45 | 91575 | 1600 |  | Y | 42 | 37 |  |  | C54044 | 05 |  |  |  | 박재승 | 3 |  | Y |  |  | Y |  | 98.4 | 11-9 | 178.47 | 0 | A |  | 1593 | 2 | 0.44 | 1544 | 1.32 | 62 | 33 | 350 | 5:50 | 16 | 16 | 0 | 0 |  | 0 | 10 |  | AR | 2020-01-18 09:24 |  | 7 | 2020-01-18 09:12 | 20 |  |  |  |  | Y | [5 empty] | N |  |  |  | 12.47 | 0 | [23 empty] | 0.91 | 0 | A |  |  | 6.278 | 32.524 | 50.19 | 0.204 | 7.994 | 1.543 | 1413.11 | 1084 | 0 | 907 | 0 | 0 | 0 | 0 | 547 | 0 | 300 | 0 | 0 | 0 | 46 |  |  | 5
2020-01-18 | A56523 | 1 | 저탄소 | SCR420HON |  | Al 탈산 | B | 22 | 19 | 52200 | 75.13 | B | B | B |  | 1 | 1 |  | 1540 | 1562 | 5100 |  |  | 5100 | 50.23 | 12 | 101532 | 1613 |  | Y | 41 | 29 | [7 empty] | 이호남 | 2 |  | Y |  |  |  |  | 108.3 | 13-10 | 0 | 171.25 | A |  | 1613 | 3 | 0.24 | 1568 | 1.36 | 58 | 23 | 294 | 4:54 | 16 | 20 | 103 | 0 |  | 0 |  |  | N2 | 2020-01-18 09:31 | 2020-01-18 09:51 | 20 | 2020-01-18 09:30 | 21 |  |  |  |  | Y |  |  |  | Y | [5 empty] | 0 | 264.52 | [23 empty] | 0 | 1.09 | A | [9 empty] | 904 | 685 | 0 | 19 | 0 | 0 | 0 | 297 | 0 | 298 | 0 | 0 | 0 | 0
2020-01-18 | B56453 | 2 | 중탄소 | AE4130M6 |  | Al 탈산 | B | 29 | 31 | 52600 | 106.67 | B | B | B |  | 1 | 1 |  | 1540 | 1557 | 6200 |  |  | 6200 | 66.22 | 11 | 93621 | 1635 |  | Y | 41 | 33 |  |  | B56450 | 05 |  |  |  | 최남길 | 2 | [6 empty] | 103.05 | 13-1 | 236.55 | 0 | A |  | 0 | 3 | 0.25 | 1550 | -81.58 | 47 | 20 | 269 | 4:29 | 18 | 10 | 104 | 0 |  | 0 | 0 |  | N2 | 2020-01-18 10:21 | 2020-01-18 10:33 | 12 | 2020-01-18 10:19 | 14 |  |  |  |  | Y |  |  |  | N |  |  |  |  | 4 | 70.39 | 32.98 | [20 empty] | 1.23 |  |  | 0 | 0.02 | A | [9 empty] | 1166 | 0 | 34 | 0 | 0 | 208 | 0 | 814 | 0 | 156 | 0 | 0 | 0 | 4 |  |  | 16
2020-01-18 | C54048 | 3 | 고탄소 | SUP9DM | 연주종료 | Al 탈산 | T | 35 | 84 | 49850 | 93.98 | B | B | B |  | 1 |  | 1 | 1530 | 1544 | 6500 |  |  | 6500 | 66.54 | 48 | 97680 | 1589 |  | Y | 55 | 40 |  |  | C54045 | 05 |  |  |  | 박재승 | 3 |  | Y |  |  | Y |  | 102.45 | 11-10 | 165.15 | 0 | A |  | 1594 | 2 | 0.45 | 1542 | 1.73 | 60 | 31 | 464 | 7:44 | 16 | 16 | 0 | 0 |  | 0 | 10 |  | AR | 2020-01-18 10:32 |  | 8 | 2020-01-18 10:22 | 18 |  |  |  |  | Y | [5 empty] | N |  |  |  | 11.68 | 0 | [23 empty] | 0.91 | 0 | B | [9 empty] | 1152 | 0 | 991 | 0 | 0 | 0 | 0 | 699 | 0 | 302 | 0 | 0 | 0 | 65 |  |  | 5
2020-01-18 | A56524 | 1 | 저탄소 | SCR420HON | TUNDISH교체전 | Al 탈산 | B | 15 | 26 | 52800 | 94.08 | B | B | B |  | 1 | 1 |  | 1540 | 1540 | 6500 |  |  | 6500 | 64.76 | 12 | 100377 | 1624 |  | Y | 69 | 36 | [7 empty] | 이호남 | 2 |  |  | Y |  |  |  | 98.4 | 12-7 | 0 | 287.75 | A |  | 0 | 3 | 0.23 | 1575 | -56.25 | 65 | 34 | 242 | 4:02 | 16 | 20 | 105 | 0 |  | 0 |  |  | N2 | 2020-01-18 10:52 | 2020-01-18 11:05 | 13 | 2020-01-18 10:50 | 15 |  |  |  |  | Y |  |  |  | Y | [5 empty] | 0 | 219.82 | [23 empty] | 0 | 0.57 | A | [9 empty] | 1245 | 260 | 0 | 27 | 0 | 0 | 0 | 551 | 0 | 493 | 0 | 0 | 0 | 0
2020-01-18 | B56454 | 2 | 중탄소 | AE4130M6 |  | Al 탈산 | B | 19 | 36 | 51800 | 113.95 | B | B |  | B | 1 |  | 1 | 1540 | 1524 | 7800 |  |  | 7800 | 83.31 | 11 | 93621 | 1644 |  | Y | 53 | 39 |  |  | B56451 | 05 |  |  |  | 최남길 | 2 | [6 empty] | 105.15 | 13-2 | 302.34 | 0 | A |  | 1615 | 1 | 0.08 | 1558 | 1.07 | 55 | 26 | 186 | 3:06 | 18 | 19 | 0 | 0 |  | 0 | 0 |  | N2 | 2020-01-18 11:28 | 2020-01-18 11:38 | 10 | 2020-01-18 11:10 | 28 |  |  |  |  | Y |  | Y | Y | [5 empty] | 4 | 16.41 | 0 | [20 empty] | 1.04 |  |  | 0.06 | 0.06 | A | [9 empty] | 1158 | 36 | 0 | 0 | 0 | 209 | 0 | 870 | 0 | 156 | 0 | 0 | 0 | 0 |  |  | 12
2020-01-18 | C54049 | 3 | 고탄소 | SUP9DM | 연주종료 | Al 탈산 | T | 10 | 71 | 48550 | 103.22 | B | B | B |  | 1 |  | 1 | 1530 | 1521 | 7300 |  |  | 7300 | 74.73 | 48 | 97680 | 1599 |  | Y | 63 | 43 |  |  | C54046 | 02 |  |  |  | 박재승 | 3 |  |  | Y |  | Y |  | 100.4 | 11-10 | 241.89 | 0 | A |  | 1595 | 2 | 0.46 | 1546 | 1.53 | 64 | 33 | 342 | 5:42 | 16 | 16 | 0 | 0 |  | 0 | 10 |  | AR | 2020-01-18 11:41 |  | 11 | 2020-01-18 11:32 | 20 |  |  |  |  | Y | [5 empty] | N |  |  |  | 6.49 | 0 | [23 empty] | 0.91 | 0 | B | [9 empty] | 1170 | 0 | 998 | 0 | 0 | 0 | 0 | 551 | 0 | 300 | 0 | 0 | 0 | 32
2020-01-18 | A56525 | 1 | 고탄소 | AE1055LS | TUNDISH교체 | Al 탈산 | B | 5 | 33 | 50400 | 85.18 | B | B | B |  | 1 | 1 |  | 1520 | 1536 | 6400 |  |  | 6400 | 75.64 | 10 | 84610 | 1619 |  | Y | 43 | 41 | [7 empty] | 이호남 | 2 |  | Y |  |  |  |  | 106.55 | 13-5 | 0 | 292.14 | A |  | 1619 | 3 | 0.17 | 1572 | 1.15 | 88 | 40 | 333 | 5:33 | 25 | 25 | 106 | 0 |  | 0 |  |  | N2 | 2020-01-18 11:52 | 2020-01-18 12:19 | 29 | 2020-01-18 11:51 | 30 |  |  |  |  | Y |  |  |  | Y | [5 empty] | 0 | 283.57 | [19 empty] | 1.94 |  |  |  | 0.03 | 15.6 | A | [9 empty] | 0 | 0 | 881 | 16 | 0 | 0 | 0 | 768 | 0 | 645 | 0 | 0 | 0 | 32 |  |  |  |  | 1
2020-01-18 | B56455 | 2 | 중탄소 | AE4130M6 | TUNDISH교체전 | Al 탈산 | B | 11 | 18 | 52700 | 89.67 | B | B |  | B | 1 |  | 1 | 1540 | 1584 | 5600 |  |  | 5600 | 56.82 | 13 | 98557 | 1645 |  | Y | 39 | 32 | [7 empty] | 최남길 | 2 | [6 empty] | 98.95 | 12-10 | 231.35 | 0 | A |  | 1622 | 1 | 0.07 | 1570 | 1.05 | 67 | 33 | 169 | 2:49 | 18 | 20 | 0 | 0 | 50 | 0 | 0 |  | N2 | 2020-01-18 12:14 | 2020-01-18 12:44 | 29 | 2020-01-18 12:06 | 37 |  |  |  |  | Y |  | Y | Y | [5 empty] | 4.3 | 15.07 | 0 | [20 empty] | 0.93 |  |  | 0.03 | 0.03 | A | [9 empty] | 1204 | 0 | 40 | 0 | 0 | 130 | 0 | 821 | 0 | 0 | 0 | 0 | 0 | 20 |  |  | 7
2020-01-18 | C54050 | 3 | 고탄소 | SUP9DM | 연주종료 | Al 탈산 | T | 20 | 56 | 49500 | 91.35 | B | B | B |  | 1 |  | 1 | 1530 | 1519 | 6400 |  |  | 6400 | 65.52 | 48 | 97680 | 1607 |  | Y | 52 | 35 |  |  | C54047 | 05 |  |  |  | 박재승 | 3 |  |  | Y |  | Y |  | 96.6 | 11-10 | 182.88 | 0 | A |  | 1593 | 2 | 0.46 | 1542 | 1.82 | 60 | 29 | 366 | 6:06 | 16 | 16 | 0 | 0 |  | 0 | 10 |  | AR | 2020-01-18 12:43 |  | 21 | 2020-01-18 12:30 | 33 |  |  |  |  | Y | [5 empty] | N |  |  |  | 4.42 | 0 | [23 empty] | 0.91 | 0 | A | [9 empty] | 1089 | 0 | 945 | 0 | 0 | 0 | 0 | 549 | 0 | 300 | 0 | 0 | 0 | 65 |  |  | 5
2020-01-18 | A56526 | 1 | 고탄소 | AE1055LS |  | Al 탈산 | B | 1 | 19 | 52600 | 101.2 | B | B | B |  | 1 | 1 |  | 1520 | 1531 | 7200 |  |  | 7200 | 70.91 | 12 | 101532 | 1612 |  | Y | 58 | 49 | [7 empty] | 이호남 | 2 |  |  |  |  | Y |  | 106.1 | 13-7 | 0 | 284.83 | A |  | 1601 | 3 | 0.18 | 1560 | 0.95 | 76 | 43 | 261 | 4:21 | 25 | 25 | 107 | 0 |  | 0 |  |  | N2 | 2020-01-18 13:05 | 2020-01-18 13:23 | 18 | 2020-01-18 13:04 | 19 |  |  |  |  | Y |  |  |  | Y | [5 empty] | 0 | 302.49 | [23 empty] | 8.6 | 15.6 | A | [9 empty] | 0 | 0 | 811 | 33 | 0 | 0 | 0 | 1400 | 0 | 812 | 0 | 0 | 0 | 19
2020-01-18 | B56456 | 2 | 중탄소 | SM45CB | TUNDISH교체 | Si 탈산 | B | 16 | 12 | 52800 | 101.08 | B | B |  | B | 1 |  | 1 | 1540 | 1576 | 7800 |  |  | 7800 | 79.98 | 12 | 97526 | 1665 |  | Y | 52 | 41 | [7 empty] | 최남길 | 2 | [6 empty] | 105.75 | 13-9 | 0.2 | 277.2 | A |  | 1639 | 1 | 0.08 | 1584 | 1.18 | 91 | 44 | 259 | 4:19 | 14 | 21 | 0 | 0 |  | 0 | 0 |  | N2 | 2020-01-18 13:29 | 2020-01-18 14:09 | 40 | 2020-01-18 13:20 | 50 |  |  |  |  | Y |  | Y | Y | [5 empty] | 3 | 0 | 22.56 | [19 empty] | 2.26 |  |  |  | 0.04 | 0.04 | A | [9 empty] | 0 | 0 | 270 | 0 | 0 | 0 | 0 | 1949 | 0 | 308 | 0 | 0 | 0 | 43 |  |  | 7 |  | 1
2020-01-18 | C54051 | 3 | 고탄소 | SUP9DM | 연주종료 | Al 탈산 | T | 33 | 68 | 50700 | 94.15 | B | B | B |  | 1 |  | 1 | 1530 | 1527 | 6400 |  |  | 6400 | 69.89 | 45 | 91575 | 1609 |  | Y | 48 | 35 |  |  | C54048 | 05 |  |  |  | 박재승 | 3 |  | Y | N |  |  |  | 97.1 | 11-8 | 121.92 | 0 | A |  | 1595 | 2 | 0.44 | 1544 | 1.5 | 62 | 33 | 602 | 10:02 | 16 | 16 | 0 | 0 |  | 0 | 10 |  | AR | 2020-01-18 13:50 |  | 12 | 2020-01-18 13:38 | 25 |  |  |  |  | Y | [5 empty] | N |  |  |  | 4.23 | 0 | [23 empty] | 0.91 | 0 | B | [9 empty] | 1031 | 0 | 904 | 0 | 0 | 0 | 0 | 546 | 0 | 301 | 0 | 0 | 0 | 52 |  |  | 5
2020-01-18 | A56527 | 1 | 고탄소 | AE1055LS |  | Al 탈산 | B | 22 | 20 | 53100 | 95.53 | B | B | C |  | 1 | 1 |  | 1520 | 1516 | 6600 |  |  | 6600 | 43.34 | 18 | 152298 | 1579 | 362 | Y | 52 | 43 | [7 empty] | 이호남 | 2 |  |  |  |  | Y |  | 107.25 | 13-9 | 342.76 | 16.22 | A |  | 1579 | 3 | 0.18 | 1554 | 0.58 | 70 | 37 | 232 | 3:52 | 25 | 25 | 108 | 0 |  | 0 |  |  | N2 | 2020-01-18 14:08 | 2020-01-18 14:26 | 18 | 2020-01-18 14:07 | 19 |  |  |  |  | Y |  |  |  | Y | [5 empty] | 0 | 302.96 | [23 empty] | 52.76 | 15.6 | A | [9 empty] | 0 | 0 | 733 | 19 | 0 | 0 | 0 | 795 | 0 | 593 | 0 | 0 | 0 | 58
2020-01-18 | B56457 | 2 | 중탄소 | SM45CB |  | Si 탈산 | B | 29 | 32 | 52600 | 117.3 | B | B |  | C | 1 |  | 1 | 1540 | 1506 | 8000 |  |  | 8000 | 82.87 | 12 | 96540 | 1644 | 704 | Y | 58 | 44 |  |  | B56454 | 05 |  |  |  | 최남길 | 2 |  |  |  |  | Y |  | 97.8 | 12-5 | 1.57 | 195.13 | A |  | 1612 | 1 | 0.1 | 1565 | 0.97 | 72 | 35 | 219 | 3:39 | 14 | 15 | 0 | 0 |  | 0 | 0 |  | N2 | 2020-01-18 14:51 | 2020-01-18 15:15 | 24 | 2020-01-18 14:29 | 46 |  |  |  |  | Y |  | Y | Y | [5 empty] | 4.2 | 0.04 | 23.94 | [23 empty] | 0.27 | 0.27 | A | [9 empty] | 0 | 0 | 0 | 285 | 0 | 0 | 0 | 1007 | 0 | 411 | 0 | 0 | 0 | 17
2020-01-18 | C54052 | 3 | 고탄소 | SUP9DM | 연주종료 | Al 탈산 | T | 35 | 85 | 50200 | 92.78 | B | C | C |  | 1 |  | 1 | 1530 | 1553 | 6400 |  |  | 6400 | 69.89 | 45 | 91575 | 1612 |  | Y | 56 | 42 |  |  | C54049 | 05 |  |  |  | 박재승 | 3 |  | Y |  |  | Y |  | 99.45 | 11-7 | 238.07 | 0 | A |  | 1602 | 2 | 0.43 | 1546 | 1.87 | 64 | 41 | 291 | 4:51 | 16 | 16 | 0 | 0 |  | 0 | 8 |  | AR | 2020-01-18 14:54 |  | 10 | 2020-01-18 14:46 | 18 |  |  |  |  | Y | [5 empty] | N |  |  |  | 3.76 | 0 | [23 empty] | 0.91 | 0 | A | [9 empty] | 1031 | 0 | 876 | 0 | 0 | 0 | 0 | 907 | 0 | 299 | 0 | 0 | 0 | 54 |  |  | 5
2020-01-18 | A56528 | 1 | 고탄소 | P-AE1055LSM | 유사강종연연주 | Al 탈산 | B | 15 | 27 | 53400 | 87.62 | B | C | C |  | 1 | 1 |  | 1520 | 1584 | 4500 |  |  | 4500 | 88.64 | 6 | 50766 | 1592 |  | Y | 42 | 32 | [7 empty] | 이호남 | 2 |  | N | Y |  |  |  | 102.15 | 13-1 | 16.46 | 48.49 | A |  | 1592 | 3 | 0.19 | 1549 | 0.93 | 65 | 30 | 259 | 4:19 | 25 | 30 | 109 | 0 |  | 0 |  |  | N2 | 2020-01-18 15:03 | 2020-01-18 15:28 | 26 | 2020-01-18 15:02 | 26 |  |  |  |  | Y |  |  |  | Y | [5 empty] | 0 | 290.34 | [23 empty] | 53.77 | 15.6 | A |  |  | 8.008 | 26.322 | 54.325 | 0.128 | 6.783 | 2.063 | 1670.26 | 47 | 0 | 811 | 19 | 0 | 0 | 0 | 818 | 0 | 671 | 0 | 0 | 0 | 31
2020-01-18 | B56458 | 2 | 중탄소 | SM45CB |  | Si 탈산 | B | 19 | 37 | 51800 | 81.9 | C | C |  | C | 1 |  | 1 | 1540 | 1554 | 5400 |  |  | 5400 | 58.53 | 11 | 92260 | 1635 |  | Y | 36 | 28 | [7 empty] | 고승만 | 2 |  |  |  |  | Y |  | 98.65 | 12-5 | 211.03 | 0 | A |  | 1610 | 1 | 0.1 | 1561 | 1.23 | 68 | 25 | 191 | 3:11 | 14 | 16 | 0 | 0 |  | 0 | 0 |  | N2 | 2020-01-18 15:34 | 2020-01-18 16:18 | 44 | 2020-01-18 15:28 | 50 |  |  |  |  | Y |  | Y | Y | [5 empty] | 4.2 | 0 | 21.8 | [23 empty] | 0 | 0 | A | [9 empty] | 0 | 0 | 0 | 0 | 0 | 0 | 0 | 549 | 0 | 0 | 0 | 0 | 0 | 66
2020-01-18 | C54053 | 3 | 고탄소 | SUP9DM | 연주종료 | Al 탈산 | T | 10 | 72 | 48700 | 93.6 | C | C | C |  | 1 |  | 1 | 1530 | 1533 | 7000 |  |  | 7000 | 71.66 | 48 | 97680 | 1612 |  | Y | 49 | 40 | [8 empty] | 2 |  |  |  |  | Y |  | 103.35 | 12-3 | 186.19 | 0 | A |  | 1601 | 2 | 0.42 | 1559 | 1.14 | 77 | 44 | 289 | 4:49 | 16 | 16 | 0 | 0 |  | 0 | 8 |  | AR | 2020-01-18 16:00 |  | 11 | 2020-01-18 15:51 | 19 |  |  |  |  | Y | [5 empty] | N |  |  |  | 5.84 | 0 | [23 empty] | 0 | 0 | A | [9 empty] | 1160 | 0 | 998 | 0 | 0 | 0 | 0 | 581 | 0 | 198 | 0 | 0 | 0 | 75 |  |  | 5
2020-01-18 | A56529 | 1 | 고탄소 | P-AE1055LSM |  | Al 탈산 | B | 5 | 34 | 50800 | 78.92 | C | C | C |  | 1 | 1 |  | 1520 | 1568 | 4200 |  |  | 4200 | 49.64 | 10 | 84610 | 1595 |  | Y | 41 | 28 | [7 empty] | 박안희 | 2 |  | Y |  |  |  |  | 103.3 | 13-1 | 0 | 69.06 | A |  | 1595 | 3 | 0.18 | 1550 | 1.18 | 66 | 28 | 267 | 4:27 | 25 | 30 | 110 | 0 |  | 0 |  |  | N2 | 2020-01-18 15:58 | 2020-01-18 16:32 | 34 | 2020-01-18 15:57 | 35 |  |  |  |  | Y |  |  |  | Y | [5 empty] | 0 | 249.5 | [23 empty] | 55.85 | 15.6 | A |  |  | 6.074 | 25.727 | 57.811 | 0.087 | 9.517 | 2.247 | 1972.68 | 43 | 0 | 849 | 15 | 0 | 0 | 0 | 595 | 0 | 517 | 0 | 0 | 0 | 55
2020-01-18 | B56459 | 2 | 중탄소 | SM45CB |  | Si 탈산 | B | 11 | 19 | 52700 | 95.8 | C | C |  | C | 1 |  | 2 | 1540 | 1595 | 4700 |  |  | 4700 | 50.29 | 11 | 93467 | 1636 |  | Y | 35 | 28 | [7 empty] | 고승만 | 2 |  |  |  |  | Y |  |  |  | 263.49 | 0 | A |  | 1601 | 1 | 0.11 | 1557 | 1.05 | 64 | 20 | 202 | 3:22 | 14 | 16 | 0 | 0 | 110 | 0 | 0 |  | N2 | 2020-01-18 16:50 | 2020-01-18 17:19 | 30 | 2020-01-18 16:30 | 49 |  |  |  |  | Y |  | Y | Y | [5 empty] | 3.8 | 0.06 | 42.07 | [23 empty] | 0 | 0 | A | [9 empty] | 0 | 0 | 292 | 0 | 0 | 48 | 0 | 550 | 0 | 200 | 0 | 0 | 0 | 53
2020-01-18 | C54054 | 3 | 고탄소 | SUP9DM | 연주종료 | Al 탈산 | T | 20 | 57 | 49000 | 105.95 | C | C | C |  | 1 |  | 1 | 1530 | 1524 | 8700 |  |  | 8700 | 83.83 | 51 | 103785 | 1610 |  | Y | 55 | 49 |  |  |  | 05 |  |  |  |  | 2 |  |  | Y |  | Y |  | 106.8 | 12-9 | 167.77 | 0 | A |  | 1602 | 2 | 0.44 | 1563 | 0.98 | 81 | 51 | 319 | 5:19 | 16 | 16 | 0 | 0 |  | 0 | 12 |  | AR | 2020-01-18 17:23 |  | 4 | 2020-01-18 17:11 | 16 |  |  |  |  | Y | [5 empty] | N |  |  |  | 4.71 | 0 | [23 empty] | 0.79 | 0 | A | [9 empty] | 1293 | 0 | 1082 | 0 | 0 | 0 | 0 | 678 | 0 | 200 | 0 | 0 | 0 | 64 |  |  | 5
2020-01-18 | A56530 | 1 | 고탄소 | P-AE1055LSM |  | Al 탈산 | B | 1 | 20 | 53200 | 85.83 | C | C | C |  | 1 | 1 |  | 1520 | 1558 | 4600 |  |  | 4600 | 54.37 | 10 | 84610 | 1593 |  | Y | 43 | 30 | [7 empty] | 박안희 | 2 |  | Y |  |  |  |  | 103.5 | 13-4 | 0.02 | 184.01 | A |  | 1593 | 3 | 0.19 | 1593 | 0 | 109 | 29 | 274 | 4:34 | 25 | 30 | 111 | 0 |  | 0 |  |  | N2 | 2020-01-18 17:11 | 2020-01-18 17:36 | 25 | 2020-01-18 17:10 | 26 |  |  |  |  | Y |  |  |  | Y | [5 empty] | 0 | 290.87 | [23 empty] | 57.28 | 24.89 | A |  |  | 6.106 | 27.961 | 54.658 | 0.258 | 8.951 | 1.954 | 1811.35 | 75 | 0 | 819 | 21 | 0 | 0 | 0 | 596 | 0 | 552 | 0 | 0 | 0 | 46
2020-01-18 | B56460 | 2 | 중탄소 | SM45CB |  | Si 탈산 | B | 16 | 13 | 53300 | 91.6 | C | C |  | C | 1 |  | 1 | 1540 | 1584 | 4700 |  |  | 4700 | 50.08 | 11 | 93852 | 1636 |  | Y | 40 | 27 | [7 empty] | 고승만 | 2 |  |  |  |  | Y |  | 100.6 | 13-3 | 137.88 | 0 | A |  | 1610 | 1 | 0.09 | 1560 | 1.28 | 67 | 23 | 205 | 3:25 | 14 | 16 | 0 | 0 |  | 0 | 0 |  | N2 | 2020-01-18 17:44 | 2020-01-18 18:21 | 37 | 2020-01-18 17:32 | 49 |  |  |  |  | Y |  | Y | Y | [5 empty] | 4 | 0 | 15.44 | [23 empty] | 0 | 0 | B | [9 empty] | 0 | 0 | 226 | 0 | 0 | 50 | 0 | 499 | 0 | 412 | 0 | 0 | 0 | 24
2020-01-18 | A56531 | 1 | 고탄소 | P-AE1055LSM |  | Al 탈산 | B | 22 | 21 | 52900 | 89.38 | C | C | C |  | 1 | 1 |  | 1520 | 1541 | 5400 |  |  | 5400 | 53.19 | 12 | 101532 | 1587 |  | Y | 41 | 34 | [7 empty] | 박안희 | 2 |  | Y | [6 empty] | 0 | 55.36 | A |  | 1587 | 3 | 0.2 | 1544 | 0.9 | 60 | 27 | 299 | 4:59 | 25 | 30 | 112 | 0 |  | 0 |  |  | N2 | 2020-01-18 18:18 | 2020-01-18 18:40 | 21 | 2020-01-18 18:18 | 22 |  |  |  |  | Y |  |  |  | Y | [5 empty] | 0 | 333.58 | [23 empty] | 58.69 | 25.45 | A |  |  | 7.097 | 28.337 | 53.266 | 0.119 | 7.505 | 1.879 | 1560.93 | 62 | 0 | 862 | 0 | 0 | 0 | 0 | 595 | 0 | 549 | 0 | 0 | 0 | 16
2020-01-18 | C54055 | 3 | 고탄소 | SUP9DM | 연주종료 | Al 탈산 | T | 33 | 69 | 50550 | 101.92 | C | C | C |  | 1 |  | 1 | 1530 | 1567 | 6400 |  |  | 6400 | 61.67 | 51 | 103785 | 1598 |  | Y | 50 | 38 |  |  |  | 05 |  |  |  |  | 2 |  |  | Y |  | Y |  | 106.5 | 12-7 | 184.37 | 0 | A |  | 1594 | 2 | 0.44 | 1552 | 1.14 | 70 | 40 | 343 | 5:43 | 16 | 16 | 0 | 0 |  | 0 | 15 |  | AR | 2020-01-18 18:33 |  | 7 | 2020-01-18 18:17 | 23 |  |  |  |  | Y | [5 empty] | N |  |  |  | 5.35 | 0 | [23 empty] | 0.6 | 0 | A | [9 empty] | 1182 | 0 | 1036 | 0 | 0 | 0 | 0 | 902 | 0 | 200 | 0 | 0 | 0 | 54 |  |  | 5
2020-01-18 | B56461 | 2 | 중탄소 | SM45CB |  | Si 탈산 | B | 15 | 28 | 52700 | 89.1 | C | C |  | C | 1 |  | 1 | 1540 | 1545 | 6200 |  |  | 6200 | 65.22 | 11 | 95062 | 1647 |  | Y | 41 | 31 | [7 empty] | 고승만 | 2 |  |  |  |  | Y |  | 94.4 | 12-3 | 171.47 | 0 | A |  | 1620 | 1 | 0.08 | 1568 | 1.3 | 75 | 32 | 201 | 3:21 | 14 | 18 | 0 | 0 |  | 0 | 0 |  | N2 | 2020-01-18 18:48 | 2020-01-18 19:21 | 32 | 2020-01-18 18:40 | 41 |  |  |  |  | Y |  | Y | Y | [5 empty] | 4.5 | 0 | 14.8 | [23 empty] | 0 | 0 | B | [9 empty] | 0 | 0 | 514 | 0 | 0 | 49 | 0 | 898 | 0 | 412 | 0 | 0 | 0 | 95
2020-01-18 | A56532 | 1 | 고탄소 | AE1055LS | 유사강종연연주 | Al 탈산 | B | 29 | 33 | 52500 | 74.78 | C | C | C |  | 1 | 1 |  | 1520 | 1582 | 3900 |  |  | 3900 | 38.41 | 12 | 101532 | 1589 |  | Y | 41 | 30 | [7 empty] | 박안희 | 2 |  | Y |  |  |  |  | 94.05 | 12-1 | 5.18 | 134.7 | A |  | 1589 | 3 | 0.19 | 1552 | 1.09 | 68 | 23 | 336 | 5:36 | 25 | 25 | 113 | 0 |  | 0 |  |  | N2 | 2020-01-18 19:12 | 2020-01-18 19:58 | 46 | 2020-01-18 19:11 | 47 |  |  |  |  | Y |  |  |  | Y | [5 empty] | 0 | 222.23 | [23 empty] | 58.69 | 35.79 | B |  |  | 7.028 | 28.797 | 55.231 | 0.196 | 7.859 | 1.917 | 1700.39 | 27 | 0 | 718 | 15 | 0 | 0 | 0 | 598 | 0 | 550 | 0 | 0 | 0 | 0
2020-01-18 | C54056 | 3 | 고탄소 | SUP9DM | 연주종료 | Al 탈산 | T | 35 | 86 | 50300 | 101.88 | C | C | C |  | 1 |  | 1 | 1530 | 1539 | 6800 |  |  | 6800 | 65.52 | 51 | 103785 | 1613 |  | Y | 47 | 36 |  |  |  | 05 |  |  |  |  | 2 |  |  |  |  | Y |  | 108.15 | 12-5 | 171.07 | 0 | A |  | 1597 | 2 | 0.43 | 1555 | 0.95 | 73 | 37 | 315 | 5:15 | 16 | 16 | 0 | 0 |  | 0 | 10 |  | AR | 2020-01-18 19:40 |  | 15 | 2020-01-18 19:30 | 25 |  |  |  |  | Y | [5 empty] | N |  |  |  | 5.56 | 0 | [23 empty] | 0 | 0 | B | [9 empty] | 1161 | 0 | 1109 | 0 | 0 | 0 | 0 | 676 | 0 | 201 | 0 | 0 | 0 | 64 |  |  | 5
2020-01-18 | B56462 | 2 | 중탄소 | SM45CB |  | Si 탈산 | B | 19 | 38 | 51900 | 88.4 | C | C |  | C | 1 |  | 1 | 1540 | 1547 | 6700 |  |  | 6700 | 66.17 | 12 | 101254 | 1644 |  | Y | 43 | 34 | [7 empty] | 고승만 | 2 |  |  |  |  | Y |  | 96.8 | 12-3 | 157.02 | 0 | A |  | 1617 | 1 | 0.1 | 1571 | 1.31 | 78 | 33 | 215 | 3:35 | 14 | 16 | 0 | 0 | 80 | 0 | 0 |  | N2 | 2020-01-18 19:47 | 2020-01-18 20:21 | 34 | 2020-01-18 19:36 | 45 |  |  |  |  | Y |  | Y | Y | [5 empty] | 4.7 | 0 | 16.02 | [23 empty] | 0 | 0 | A | [9 empty] | 0 | 0 | 201 | 0 | 0 | 50 | 0 | 748 | 0 | 415 | 0 | 0 | 0 | 44
2020-01-18 | C54057 | 3 | 고탄소 | SUP9DM | 연주종료 | Al 탈산 | T | 10 | 73 | 48750 | 92.22 | C | C | C |  | 1 |  | 1 | 1530 | 1568 | 6200 |  |  | 6200 | 59.74 | 51 | 103785 | 1629 | 380 | N | 46 | 36 |  |  |  | 05 |  |  |  |  | 2 |  | N | Y |  | Y |  | 99.05 | 11-9 | 172.62 | 0 | A |  | 1612 | 2 | 0.4 | 1561 | 1.38 | 79 | 45 | 318 | 5:18 | 16 | 16 | 0 | 0 |  | 0 | 10 |  | AR | 2020-01-18 20:43 |  | 27 | 2020-01-18 20:34 | 37 |  |  |  |  | Y | [5 empty] | N |  |  |  | 5.53 | 0 | [23 empty] | 0.46 | 0 | B | [9 empty] | 1106 | 0 | 1123 | 0 | 0 | 0 | 0 | 582 | 0 | 200 | 0 | 0 | 0 | 58 |  |  | 5
2020-01-18 | A56533 | 1 | 고탄소 | AE1055LS |  | Al 탈산 | B | 5 | 35 | 50600 | 85.23 | C | C | C |  | 1 | 1 |  | 1520 | 1523 | 5500 |  |  | 5500 | 40.63 | 16 | 135376 | 1590 |  | Y | 41 | 36 | [7 empty] | 박안희 | 2 |  | Y |  |  |  |  | 96.45 | 12-3 | 0.03 | 47.22 | A |  | 1590 | 3 | 0.23 | 1547 | 1.02 | 63 | 25 | 296 | 4:56 | 25 | 25 | 114 | 0 |  | 0 |  |  | N2 | 2020-01-18 20:41 | 2020-01-18 21:05 | 24 | 2020-01-18 20:39 | 26 |  |  |  |  | Y |  |  |  | Y | [5 empty] | 0 | 293.38 | [23 empty] | 58.69 | 40.39 | B | [9 empty] | 75 | 0 | 806 | 0 | 0 | 0 | 0 | 596 | 0 | 549 | 0 | 0 | 0 | 0
2020-01-18 | B56463 | 2 | 중탄소 | SM45CB | TUNDISH교체전 | Si 탈산 | B | 11 | 20 | 52600 | 89.07 | C | C |  | C | 1 |  | 1 | 1540 | 1536 | 6900 |  |  | 6900 | 65.16 | 14 | 105895 | 1615 |  | Y | 47 | 38 | [7 empty] | 고승만 | 2 |  |  |  |  | Y |  | 96.7 | 12-7 | 181.43 | 0 | A |  | 1615 | 1 | 0.1 | 1568 | 1.34 | 75 | 35 | 195 | 3:15 | 14 | 16 | 0 | 0 |  | 0 | 0 |  | N2 | 2020-01-18 20:57 | 2020-01-18 21:21 | 24 | 2020-01-18 20:49 | 32 |  |  |  |  | Y |  | Y | Y | [6 empty] | 0.19 | 15.52 | [23 empty] | 0 | 0 | B | [9 empty] | 0 | 0 | 200 | 0 | 0 | 50 | 0 | 503 | 0 | 207 | 0 | 0 | 0 | 20
2020-01-18 | A56534 | 1 | 고탄소 | P-AE1055LSM |  | Al 탈산 | B | 1 | 21 | 53500 | 94.22 | C | C | C |  | 1 | 1 |  | 1520 | 1569 | 4700 |  |  | 4700 | 92.58 | 6 | 50766 | 1588 |  | Y | 42 | 35 | [7 empty] | 박안희 | 2 |  | Y |  |  |  |  | 106.9 | 13-8 | 0.03 | 211.67 | A |  | 1588 | 3 | 0.22 | 1547 | 0.8 | 63 | 29 | 292 | 4:52 | 25 | 30 | 115 | 0 |  | 0 |  |  | N2 | 2020-01-18 21:49 | 2020-01-18 22:14 | 25 | 2020-01-18 21:48 | 26 |  |  |  |  | Y |  |  |  | Y | [5 empty] | 0 | 338.88 | [23 empty] | 63.18 | 56.27 | B |  |  | 6.753 | 28.658 | 52.997 | 0.135 | 7.847 | 1.849 | 1560.93 | 0 | 0 | 769 | 0 | 0 | 0 | 0 | 595 | 0 | 550 | 0 | 0 | 0 | 0
2020-01-18 | C54058 | 3 | 고탄소 | SUP9DM | 연주종료 | Al 탈산 | T | 20 | 58 | 48650 | 105.53 | C | C | D |  | 1 |  | 1 | 1530 | 1541 | 6900 |  |  | 6900 | 70.64 | 48 | 97680 | 1622 |  | Y | 46 | 39 | [15 empty] | 95.3 | 11-8 | 136.49 | 0 | A |  | 1614 | 2 | 0.41 | 1548 | 1.5 | 66 | 42 | 303 | 5:03 | 16 | 23 | 0 | 0 |  | 0 | 10 |  | AR | 2020-01-18 22:06 |  | 11 | 2020-01-18 21:49 | 27 |  |  |  |  | Y | [5 empty] | N |  |  |  | 7.41 | 0 | [23 empty] | 0.98 | 0 | A | [9 empty] | 969 | 0 | 889 | 0 | 0 | 0 | 0 | 549 | 0 | 201 | 0 | 0 | 0 | 59 |  |  | 5
2020-01-18 | B56464 | 2 | 저탄소 | SM20CB | TUNDISH교체 | Si 탈산 | B | 16 | 14 | 53400 | 105.63 | C | C |  | D | 1 |  | 1 | 1555 | 1555 | 8600 |  |  | 8600 | 86.9 | 12 | 98967 | 1686 |  | Y | 49 | 44 | [7 empty] | 고승만 | 2 |  |  |  |  | Y |  | 97.45 | 12-9 | 201.07 | 0 | A |  | 1675 | 1 | 0.09 | 1607 | 0 | 93 | 46 | 295 | 4:55 | 14 | 21 | 0 | 0 |  | 0 | 0 |  | N2 | 2020-01-18 22:14 | 2020-01-18 22:44 | 29 | 2020-01-18 22:03 | 41 | [6 empty] | Y | Y | [6 empty] | 14.8 | 0 | [19 empty] | 1.47 |  |  |  | 0.02 | 0.02 | A | [9 empty] | 0 | 0 | 348 | 0 | 0 | 46 | 0 | 1107 | 0 | 629 | 0 | 0 | 0 | 15 |  |  | 9 |  | 1
2020-01-18 | A56535 | 1 | 고탄소 | P-AE1055LSM |  | Al 탈산 | B | 22 | 22 | 51000 | 88.12 | C | D | D |  | 1 | 1 |  | 1520 | 1548 | 4200 |  |  | 4200 | 41.37 | 12 | 101532 | 1585 |  | Y | 40 | 31 | [7 empty] | 박안희 | 2 |  | Y |  |  |  |  | 102.3 | 13-3 | 0.12 | 97.82 | A |  | 1585 | 3 | 0.18 | 1542 | 0.91 | 58 | 24 | 273 | 4:33 | 25 | 30 | 116 | 0 |  | 0 |  |  | N2 | 2020-01-18 22:49 | 2020-01-18 23:21 | 32 | 2020-01-18 22:48 | 33 | [8 empty] | Y | [5 empty] | 0.25 | 317.16 | [23 empty] | 63.2 | 64.97 | A |  |  | 5.921 | 29.92 | 52.786 | 0.247 | 8.915 | 1.764 | 1607.06 | 0 | 0 | 782 | 0 | 0 | 0 | 0 | 595 | 0 | 550 | 0 | 0 | 0 | 0
2020-01-18 | C54059 | 3 | 고탄소 | SUP9DM | TUNDISH교체전 | Al 탈산 | T | 33 | 70 | 49750 | 95.3 | C | D | D |  | 1 |  | 1 | 1530 | 1549 | 5900 |  |  | 5900 | 63.03 | 46 | 93610 | 1604 |  | Y | 43 | 32 | [17 empty] | 114.79 | 0 | A |  | 1593 | 2 | 0.42 | 1541 | 1.33 | 59 | 34 | 318 | 5:18 | 16 | 16 | 0 | 0 |  | 0 | 10 |  | AR | 2020-01-18 23:04 |  | 15 | 2020-01-18 22:51 | 29 |  |  |  |  | Y | [5 empty] | N |  |  |  | 9.81 | 0 | [23 empty] | 0.89 | 0 | B | [9 empty] | 1080 | 0 | 934 | 0 | 0 | 0 | 0 | 641 | 0 | 200 | 0 | 0 | 0 | 15 |  |  | 5
2020-01-18 | B56465 | 2 | 저탄소 | SM20CB |  | Si 탈산 | B | 15 | 29 | 52800 | 89.07 | C | D |  | D | 1 |  | 1 | 1555 | 1575 | 5400 |  |  | 5400 | 54.87 | 12 | 98409 | 1646 |  | Y | 39 | 30 | [7 empty] | 고승만 | 2 |  |  |  |  | Y |  | 96.7 | 12-5 | 209.71 | 0 | A |  | 1618 | 1 | 0.08 | 1578 | 1 | 64 | 21 | 183 | 3:03 | 14 | 15 | 0 | 0 | 30 | 0 | 0 |  | N2 | 2020-01-18 23:02 | 2020-01-18 23:46 | 44 | 2020-01-18 22:53 | 54 |  |  |  |  | Y |  | Y | Y | [5 empty] | 4 | 9.99 | 0 | [23 empty] | 0 | 0 | A | [9 empty] | 0 | 0 | 20 | 0 | 0 | 50 | 0 | 613 | 0 | 205 | 0 | 0 | 0 | 0
2020-01-18 | A56536 | 1 | 고탄소 | P-AE1055LSM |  | Al 탈산 | B | 29 | 34 | 50000 | 98.7 | D | D | D |  | 1 | 1 |  | 1520 | 1577 | 3500 |  |  | 3500 | 34.47 | 12 | 101532 | 1599 |  | Y | 49 | 28 | [7 empty] | 김덕진 | 2 |  |  | Y |  |  |  | 0 | 10-1 | 21.9 | 218.62 | A |  | 1599 | 3 | 0.18 | 1550 | 0.98 | 66 | 32 | 241 | 4:01 | 25 | 30 | 117 | 0 |  | 0 |  |  | N2 | 2020-01-19 00:01 | 2020-01-19 00:23 | 22 | 2020-01-19 00:01 | 23 |  |  |  |  | Y |  |  |  | Y | [5 empty] | 0 | 318.14 | [23 empty] | 63.81 | 76.58 | B |  |  | 5.774 | 29.899 | 53.067 | 0.154 | 9.19 | 1.774 | 1607.06 | 0 | 0 | 869 | 0 | 0 | 0 | 0 | 597 | 0 | 199 | 0 | 0 | 0 | 0
2020-01-18 | B56466 | 2 | 저탄소 | SM20CB |  | Si 탈산 | B | 19 | 39 | 51500 | 90.37 | D | D |  | D | 1 |  | 1 | 1555 | 1567 | 5500 |  |  | 5500 | 37.3 | 18 | 147468 | 1654 |  | Y | 41 | 28 | [7 empty] | 김익규 | 3 |  |  |  |  | Y |  | 93.7 | 11-10 | 237.16 | 0 | A |  | 1621 | 1 | 0.09 | 1582 | 0.93 | 68 | 22 | 174 | 2:54 | 14 | 15 | 0 | 0 |  | 0 | 0 |  | N2 | 2020-01-19 00:05 | 2020-01-19 00:48 | 43 | 2020-01-18 23:57 | 51 |  |  |  |  | Y |  | Y | Y | [5 empty] | 4.5 | 10.37 | 0 | [23 empty] | 0 | 0 | A | [9 empty] | 0 | 0 | 29 | 0 | 0 | 0 | 0 | 694 | 0 | 0 | 0 | 0 | 0 | 0
2020-01-18 | C54060 | 3 | 중탄소 | SM45CILS2 |  | Al 탈산 | I | 35 | 87 | 49800 | 114.35 | D | D | D |  | 1 |  | 1 | 1560 | 1554 | 8890 |  |  | 8890 | 87.16 | 12 | 102000 | 1660 |  | INGOT | 52 | 49 | [7 empty] | 박지웅 | [5 empty] | Y |  | 106.5 | 12-3 | 160.43 | 0 | A |  | 1655 | 2 | 0.41 | 1576 | 1.8 | 82 |  | 370 | 6:10 | 20 | 27 | 0 | 0 |  | 0 | 10 |  | N2 | 2020-01-19 00:30 |  | 15 | 2020-01-19 00:12 | [5 empty] | Y | [5 empty] | N |  |  |  | 12.43 | 0 | [18 empty] | 1 |  |  |  |  | 1.58 | 0 | A | [9 empty] | 0 | 0 | 723 | 0 | 0 | 0 | 0 | 888 | 0 | 301 | 154 | 0 | 0 | 28
2020-01-18 | B56467 | 2 | 저탄소 | SM20C |  | Al 탈산 | B | 11 | 21 | 53300 | 104.47 | D | D |  | D | 1 |  | 1 | 1555 | 1577 | 5800 |  |  | 5800 | 119.91 | 6 | 48369 | 1675 | 350 | Y | 42 | 29 | [7 empty] | 김익규 | 2 |  |  |  |  | Y |  | 98.2 | 12-8 | 264.94 | 0 | A |  | 1634 | 1 | 0.08 | 1578 | 0 | 64 | 26 | 184 | 3:04 | 15 | 22 | 0 | 0 | 40 | 0 | 0 |  | N2 | 2020-01-19 01:21 | 2020-01-19 01:50 | 29 | 2020-01-19 01:09 | 41 |  |  |  |  | Y |  | Y | Y | [5 empty] | 4 | 14.39 | 0 | [23 empty] | 0.16 | 0.16 | A | [9 empty] | 0 | 0 | 22 | 0 | 0 | 220 | 0 | 701 | 0 | 0 | 0 | 0 | 0 | 8 |  |  | 5
2020-01-18 | A56537 | 1 | 고탄소 | AE1055LS |  | Al 탈산 | B | 5 | 36 | 50300 | 84.85 | D | D | D |  | 1 | 1 |  | 1520 | 1556 | 4400 |  |  | 4400 | 43.34 | 12 | 101532 | 1593 |  | Y | 41 | 24 | [7 empty] | 김덕진 | 2 |  | Y |  |  |  |  | 107.15 | 13-4 | 4.16 | 240.19 | A |  | 1593 | 3 | 0.22 | 1551 | 1 | 67 | 31 | 378 | 6:18 | 25 | 25 | 118 | 0 |  | 0 |  |  | N2 | 2020-01-19 01:05 | 2020-01-19 01:32 | 27 | 2020-01-19 01:03 | 29 |  |  |  |  | Y |  |  |  | Y | [5 empty] | 0 | 296.73 | [23 empty] | 63.81 | 93 | A | [9 empty] | 0 | 0 | 771 | 0 | 0 | 0 | 0 | 549 | 0 | 195 | 0 | 0 | 0 | 0
2020-01-18 | C54061 | 3 | 중탄소 | SUM43 | 연주종료 | Si 탈산 | T | 10 | 74 | 48500 | 225.75 | D | D | D |  | 1 |  | 2 | 1535 | 1571 | 8700 |  |  | 8700 | 79.18 | 40 | 109880 | 1647 |  | Y | 52 | 49 | [7 empty] | 박지웅 | 2 |  |  |  |  | Y |  | 109.8 | 12-9 | 164.24 | 0 | A |  | 1589 | 2 |  | 1571 | 0 | 79 | 0 |  | : | 0 |  | 0 | 0 |  | 0 |  |  | N2 | 2020-01-19 04:35 |  | 51 | [6 empty] | Y | [9 empty] | 11.55 | 0 | [23 empty] | 1.4 | 0 | B | [9 empty] | 0 | 0 | 1854 | 0 | 0 | 0 | 0 | 401 | 0 | 0 | 0 | 0 | 0 | 0
2020-01-18 | A56538 | 1 | 고탄소 | AE1055LS |  | Al 탈산 | B | 1 | 22 | 52000 | 82.82 | D | D | D |  | 1 | 1 |  | 1520 | 1594 | 3000 |  |  | 3000 | 35.46 | 10 | 84610 | 1602 |  | Y | 40 | 28 | [7 empty] | 김덕진 | 2 |  | Y |  |  |  |  | 101.6 | 13-2 | 0.03 | 147.16 | A |  | 1602 | 3 | 0.19 | 1554 | 1.12 | 70 | 34 | 255 | 4:15 | 25 | 25 | 119 | 0 |  | 0 |  |  | N2 | 2020-01-19 02:14 | 2020-01-19 02:38 | 23 | 2020-01-19 02:12 | 26 |  |  |  |  | Y |  |  |  | Y | [5 empty] | 0 | 301.37 | [23 empty] | 63.81 | 111.55 | B | [9 empty] | 0 | 0 | 706 | 0 | 0 | 0 | 0 | 448 | 0 | 199 | 0 | 0 | 0 | 0
2020-01-18 | B56468 | 2 | 저탄소 | SM20C |  | Al 탈산 | B | 16 | 15 | 53650 | 88.88 | D | D |  | D | 1 |  | 1 | 1555 | 1564 | 5700 |  |  | 5700 | 60.95 | 11 | 93520 | 1647 |  | Y | 40 | 31 |  |  | C54060 | 03 |  |  |  | 김익규 | 2 |  |  | Y |  | Y |  | 98.85 | 12-10 | 222.82 | 0 | A |  | 1628 | 1 | 0.09 | 1574 | 1.24 | 60 | 26 | 324 | 5:24 | 15 | 17 | 0 | 0 |  | 0 | 0 |  | N2 | 2020-01-19 02:29 | 2020-01-19 02:56 | 26 | 2020-01-19 02:17 | 39 |  |  |  |  | Y |  | Y | Y | [5 empty] | 3.5 | 11.91 | 0 | [23 empty] | 0.09 | 0.09 | A | [9 empty] | 0 | 0 | 20 | 0 | 0 | 184 | 0 | 750 | 0 | 0 | 0 | 0 | 0 | 10 |  |  | 5
2020-01-18 | A56539 | 1 | 고탄소 | AE1055LS |  | Al 탈산 | B | 22 | 23 | 51800 | 74 | D | D | D |  | 1 | 1 |  | 1520 | 1561 | 3900 |  |  | 3900 | 38.41 | 12 | 101532 | 1595 |  | Y | 40 | 29 | [7 empty] | 김덕진 | 2 |  |  | Y |  |  |  | 107.5 | 13-8 | 0.32 | 159.09 | A |  | 1595 | 3 | 0.18 | 1556 | 1.26 | 72 | 33 | 238 | 3:58 | 25 | 25 | 120 | 0 |  | 0 |  |  | N2 | 2020-01-19 03:04 | 2020-01-19 03:38 | 34 | 2020-01-19 03:02 | 36 |  |  |  |  | Y |  |  |  | Y | [5 empty] | 0 | 227.86 | [23 empty] | 63.81 | 136.43 | A | [9 empty] | 40 | 0 | 868 | 0 | 0 | 0 | 0 | 493 | 0 | 201 | 0 | 0 | 0 | 0
2020-01-18 | C54062 | 3 | 중탄소 | SUM43 | 연주시작 | Si 탈산 | T | 20 | 59 | 49050 | 125.47 | D | D | D |  | 1 |  | 1 | 1535 | 1579 | 5300 |  |  | 5300 | 58.47 | 33 | 90651 | 1622 |  | Y | 50 | 32 | [15 empty] | 96.2 | 11-9 | 145.29 | 0 | A |  | 1627 | 2 |  | 1581 | 0 | 89 | 48 |  | : | 0 |  | 0 | 0 |  | 0 |  |  | N2 | 2020-01-19 04:03 |  | 16 | [6 empty] | Y | [9 empty] | 1.93 | 0 | [23 empty] | 8.78 | 0 | B | [9 empty] | 0 | 0 | 1499 | 0 | 0 | 0 | 0 | 561 | 0 | 0 | 0 | 0 | 0 | 90 |  |  |  |  | 1
2020-01-18 | B56469 | 2 | 저탄소 | SM20C |  | Al 탈산 | B | 15 | 30 | 52900 | 80.2 | D | D |  | D | 1 |  | 2 | 1555 | 1585 | 5100 |  |  | 5100 | 52.25 | 12 | 97613 | 1656 |  | Y | 36 | 32 | [7 empty] | 김익규 | 3 |  |  |  |  | Y |  | 94.7 | 12-3 | 120.45 | 0 | A |  | 1631 | 1 | 0.1 | 1575 | 1.46 | 61 | 21 | 201 | 3:21 | 15 | 19 | 0 | 0 |  | 0 | 0 |  | N2 | 2020-01-19 03:23 | 2020-01-19 04:02 | 39 | 2020-01-19 03:13 | 49 |  |  |  |  | Y |  | Y | Y | [5 empty] | 4.5 | 30.83 | 0 | [23 empty] | 0.06 | 0.06 | A | [9 empty] | 0 | 0 | 31 | 0 | 0 | 164 | 0 | 876 | 0 | 0 | 0 | 0 | 0 | 5 |  |  | 5
2020-01-18 | A56540 | 1 | 고탄소 | AE1055LS |  | Al 탈산 | B | 29 | 35 | 51000 | 83.92 | D | D | D |  | 1 | 1 |  | 1520 | 1588 | 3300 |  |  | 3300 | 32.5 | 12 | 101532 | 1593 |  | Y | 40 | 17 | [7 empty] | 김덕진 | 2 |  |  | Y |  |  |  | 106.9 | 13-4 | 11.14 | 141.19 | A |  | 1593 | 3 | 0.19 | 1555 | 0.86 | 71 | 34 | 268 | 4:28 | 25 | 25 | 121 | 0 |  | 0 |  |  | N2 | 2020-01-19 04:15 | 2020-01-19 04:43 | 28 | 2020-01-19 04:13 | 30 |  |  |  |  | Y |  |  |  | Y | [5 empty] | 0 | 312.37 | [23 empty] | 0 | 2.23 | B | [9 empty] | 12 | 0 | 787 | 0 | 0 | 0 | 0 | 453 | 0 | 199 | 0 | 0 | 0 | 0
2020-01-18 | C54063 | 3 | 중탄소 | SUM43 | 연주종료 | Si 탈산 | T | 33 | 71 | 49750 | 154.37 | D | D | D |  | 1 |  | 1 | 1535 | 1579 | 13300 |  |  | 13300 | 138.33 | 35 | 96145 | 1617 | 362 | Y | 126 | 78 | [15 empty] | 101.45 | 12-1 | 273.59 | 0 | A |  | 1610 | 2 |  | 1585 | 0 | 93 | 34 |  | : | 0 |  | 0 | 0 |  | 0 |  |  | N2 | 2020-01-19 05:36 |  | 61 | [6 empty] | Y | [9 empty] | 1.56 | 0 | [23 empty] | 1.85 | 0 | B | [9 empty] | 0 | 0 | 1540 | 0 | 0 | 0 | 0 | 402 | 0 | 0 | 0 | 0 | 0 | 0
2020-01-18 | B56470 | 2 | 저탄소 | SM20C |  | Al 탈산 | B | 19 | 40 | 52200 | 86.3 | D | D |  | D | 1 |  | 1 | 1555 | 1544 | 6100 |  |  | 6100 | 62.84 | 12 | 97079 | 1657 |  | Y | 41 | 30 | [7 empty] | 김익규 | 3 |  |  |  |  | Y |  | 94.4 | 11-10 | 109.17 | 0 | A |  | 1628 | 1 | 0.09 | 1572 | 0 | 58 | 24 | 194 | 3:14 | 15 | 18 | 0 | 0 |  | 0 | 0 |  | N2 | 2020-01-19 04:36 | 2020-01-19 05:03 | 28 | 2020-01-19 04:24 | 39 |  |  |  |  | Y |  | Y | Y | [5 empty] | 4.5 | 12.87 | 0 | [23 empty] | 0.22 | 0.22 | A | [9 empty] | 0 | 0 | 26 | 0 | 0 | 168 | 0 | 818 | 0 | 0 | 0 | 0 | 0 | 0
2020-01-18 | A56541 | 1 | 고탄소 | AE1055LS |  | Al 탈산 | B | 5 | 37 | 50800 | 83.07 | D | D | D |  | 1 | 1 |  | 1520 | 1581 | 3400 |  |  | 3400 | 36.53 | 11 | 93071 | 1604 | 355 | Y | 43 | 18 | [7 empty] | 김덕진 | 2 |  | Y |  |  |  |  | 98.55 | 12-5 | 0 | 169.49 | A |  | 1604 | 3 | 0.19 | 1551 | 1.33 | 67 | 35 | 272 | 4:32 | 25 | 25 | 122 | 0 |  | 0 |  |  | N2 | 2020-01-19 05:14 | 2020-01-19 05:43 | 29 | 2020-01-19 05:14 | 29 |  |  |  |  | Y |  |  |  | Y | [5 empty] | 0 | 278.91 | [23 empty] | 0 | 29.56 | A | [9 empty] | 14 | 0 | 765 | 0 | 0 | 0 | 0 | 448 | 0 | 297 | 53 | 0 | 0 | 0
2020-01-18 | B56471 | 2 | 저탄소 | SM20C | 잔강최소화전 | Al 탈산 | B | 11 | 22 | 53100 | 89.68 | D | D |  | D | 1 |  | 1 | 1555 | 1564 | 5700 |  |  | 5700 | 69.35 | 11 | 82192 | 1655 |  | Y | 44 | 33 | [7 empty] | 김익규 | 3 |  |  |  |  | Y |  | 98.5 | 12-8 | 222.88 | 0.43 | A |  | 1633 | 1 | 0.09 | 1578 | 1.38 | 64 | 27 | 231 | 3:51 | 15 | 21 | 0 | 0 |  | 0 | 0 |  | N2 | 2020-01-19 05:39 | 2020-01-19 06:04 | 25 | 2020-01-19 05:27 | 37 | [6 empty] | Y | Y | [6 empty] | 11.93 | 0 | [23 empty] | 0.1 | 0.1 | A | [9 empty] | 0 | 0 | 21 | 0 | 0 | 182 | 0 | 716 | 0 | 0 | 0 | 0 | 0 | 10 |  |  | 5
2020-01-18 | A56542 | 1 | 고탄소 | AE1055LS |  | Al 탈산 | B | 1 | 23 | 51500 | 83.45 | D | D | B |  | 1 | 1 |  | 1520 | 1589 | 3400 |  |  | 3400 | 40.18 | 10 | 84610 | 1601 |  | Y | 40 | 17 | [7 empty] | 김덕진 | 2 |  |  | Y |  |  |  | 0 | 10-1 | 4.76 | 117.93 | A |  | 1599 | 3 | 0.19 | 1556 | 0.96 | 72 | 35 | 257 | 4:17 | 25 | 25 | 123 | 0 |  | 0 |  |  | N2 | 2020-01-19 06:18 | 2020-01-19 06:45 | 27 | 2020-01-19 06:17 | 28 |  |  |  |  | Y |  |  |  | Y | [5 empty] | 0 | 340.59 | [23 empty] | 0 | 48.39 | A | [9 empty] | 16 | 0 | 823 | 0 | 0 | 0 | 0 | 454 | 0 | 197 | 51 | 0 | 0 | 0
2020-01-18 | B56472 | 2 | 중탄소 | SFMN240VS | 잔강최소화 | Si 탈산 | B | 16 | 16 | 52950 | 116.75 | D | D |  | B | 1 |  | 1 | 1540 | 1554 | 7000 |  |  | 7000 | 78.37 | 12 | 89320 | 1635 |  | Y | 49 | 38 | [7 empty] | 김익규 | 3 |  |  |  |  | Y |  | 99.85 | 13-1 | 0 | 297.07 | A |  | 1624 | 1 | 0.1 | 1555 | 0 | 61 | 18 | 248 | 4:08 | 18 | 19 | 0 | 0 |  | 0 | 0 |  | N2 | 2020-01-19 07:03 | 2020-01-19 07:19 | 16 | 2020-01-19 06:32 | 46 |  |  |  |  | Y |  | Y | Y | [5 empty] | 4.3 | 0 | 17.71 | [23 empty] | 0.23 | 0.23 | A | [9 empty] | 28 | 0 | 60 | 30 | 0 | 0 | 0 | 812 | 0 | 0 | 0 | 0 | 0 | 30 |  |  | 7
2020-01-18 | C54064 | 3 | 중탄소 | SUM43 | 연주종료 | Si 탈산 | T | 35 | 88 | 49500 | 108.23 | D | B | B |  | 1 |  | 1 | 1535 | 1547 | 7000 |  |  | 7000 | 72.81 | 35 | 96145 | 1628 |  | Y | 50 | 44 | [7 empty] | 이기호 | 2 |  |  |  |  | Y |  | 95.95 | 11-3 | 202.07 | 0 | A |  | 1558 | 2 |  | 1558 | 0 | 66 | 27 |  | : | 0 |  | 0 | 0 |  | 0 |  |  | N2 | 2020-01-19 07:12 |  | 32 | [6 empty] | Y | [9 empty] | 0.78 | 0 | [25 empty] | A | [9 empty] | 0 | 0 | 1718 | 0 | 0 | 0 | 0 | 598 | 0 | 0 | 0 | 0 | 0 | 0 |  |  | 0
2020-01-19 | A56543 | 1 | 고탄소 | AE1055LS |  | Al 탈산 | B | 22 | 24 | 52600 | 87.23 | B | B | B |  | 1 | 1 |  | 1520 | 1570 | 3700 |  |  | 3700 | 36.44 | 12 | 101532 | 1587 |  | Y | 41 | 32 | [15 empty] | 98.6 | 12-8 | 0 | 209.28 | A |  | 1583 | 3 | 0.18 | 1545 | 0.84 | 61 | 32 | 263 | 4:23 | 25 | 25 | 124 | 0 |  | 0 |  |  | N2 | 2020-01-19 07:34 | 2020-01-19 07:45 | 11 | 2020-01-19 07:33 | 13 |  |  |  |  | Y |  |  |  | Y | [5 empty] | 0 | 320.35 | [23 empty] | 12.42 | 49.06 | A | [9 empty] | 0 | 0 | 753 | 0 | 0 | 0 | 0 | 452 | 0 | 397 | 0 | 0 | 0 | 0
2020-01-19 | B56473 | 2 | 중탄소 | SFMN240VS |  | Si 탈산 | B | 15 | 31 | 52500 | 114.78 | B | B |  | B | 1 |  | 1 | 1540 | 1566 | 6700 |  |  | 6700 | 66.41 | 16 | 100888 | 1656 |  | Y | 42 | 35 | [7 empty] | 최남길 | 2 |  |  |  |  | Y |  | 102.7 | 13-1 | 0 | 62.07 | A |  | 1635 | 1 | 0.1 | 1553 | 0 | 59 | 26 | 249 | 4:09 | 18 | 19 | 0 | 0 | 65 | 0 | 0 |  | N2 | 2020-01-19 08:04 | 2020-01-19 08:21 | 17 | 2020-01-19 07:32 | 49 |  |  |  |  | Y |  | Y | Y | [5 empty] | 4 | 0 | 15.68 | [23 empty] | 0.8 | 0.8 | A | [9 empty] | 0 | 0 | 399 | 0 | 0 | 0 | 0 | 700 | 0 | 0 | 0 | 0 | 0 | 16 |  |  | 5
2020-01-19 | C54065 | 3 | 중탄소 | SUM43 | TUNDISH교체전 | Si 탈산 | T | 20 | 60 | 48400 | 93.43 | B | B | B |  | 1 |  | 1 | 1535 | 1541 | 6700 |  |  | 6700 | 69.69 | 35 | 96145 | 1614 |  | Y | 48 | 38 |  |  | C54061 | 05 |  |  |  | 박재승 | 3 |  | Y |  |  | Y |  | 100.2 | 12-2 | 220.77 | 0 | A |  | 1553 | 2 |  | 1553 | 0 | 61 | 30 |  | : | 0 |  | 0 | 0 |  | 0 |  |  | N2 | 2020-01-19 08:30 |  | 14 | [6 empty] | Y | [9 empty] | 5.79 | 0 | [25 empty] | A | [9 empty] | 0 | 0 | 1293 | 31 | 0 | 0 | 0 | 399 | 0 | 0 | 0 | 0 | 0 | 0
2020-01-19 | A56544 | 1 | 고탄소 | AE1055LS | TUNDISH교체전 | Al 탈산 | B | 29 | 36 | 51600 | 77.98 | B | B | B |  | 1 | 1 |  | 1520 | 1579 | 3700 |  |  | 3700 | 39.1 | 12 | 94637 | 1597 |  | Y | 41 | 25 | [7 empty] | 이호남 | 2 |  | Y |  |  |  |  | 102.9 | 12-10 | 0.05 | 109.46 | A |  | 1597 | 3 | 0.18 | 1558 | 1.08 | 74 | 39 | 250 | 4:10 | 25 | 25 | 125 | 0 |  | 0 |  |  | N2 | 2020-01-19 08:24 | 2020-01-19 08:46 | 22 | 2020-01-19 08:23 | 23 |  |  |  |  | Y |  |  |  | Y | [5 empty] | 0 | 248.44 | [23 empty] | 29.16 | 49.06 | A | [9 empty] | 21 | 0 | 829 | 0 | 0 | 0 | 0 | 350 | 0 | 347 | 0 | 0 | 0 | 0
2020-01-19 | B56474 | 2 | 중탄소 | SFMN240VS | TUNDISH교체전 | Si 탈산 | B | 19 | 41 | 52200 | 112.47 | B | B |  | B | 1 |  | 1 | 1540 | 1545 | 7000 |  |  | 7000 | 82.52 | 12 | 84824 | 1656 |  | Y | 44 | 37 | [7 empty] | 최남길 | 2 |  |  |  |  | Y |  | 98.3 | 12-4 | 0 | 228.04 | A |  | 1631 | 1 | 0.09 | 1568 | 1.36 | 74 | 29 | 218 | 3:38 | 18 | 19 | 0 | 0 | 100 | 0 | 0 |  | N2 | 2020-01-19 09:04 | 2020-01-19 09:27 | 23 | 2020-01-19 08:37 | 50 |  |  |  |  | Y |  | Y | Y | [5 empty] | 4 | 0 | 25.74 | [23 empty] | 0.43 | 0.43 | A | [9 empty] | 0 | 0 | 81 | 0 | 0 | 0 | 0 | 802 | 0 | 0 | 0 | 0 | 0 | 36
2020-01-19 | A56545 | 1 | 저탄소 | KSG4120H | TUNDISH교체 | Al 탈산 | B | 5 | 38 | 51100 | 99.53 | B | B |  | B | 1 |  | 1 | 1540 | 1591 | 7900 |  |  | 7900 | 93.37 | 10 | 84610 | 1662 |  | Y | 49 | 44 | [7 empty] | 이호남 | 2 |  | Y |  |  |  |  | 103.7 | 12-10 | 0 | 301.16 | A |  | 1672 | 1 | 0.13 | 1598 | 1.66 | 85 | 30 | 345 | 5:45 | 18 | 21 | 0 | 0 |  | 0 | 0 |  | N2 | 2020-01-19 09:40 | 2020-01-19 10:11 | 31 | 2020-01-19 09:30 | 40 | [14 empty] | 0 | 32.24 | [19 empty] | 1.9 |  |  |  | 0.2 | 0.2 | A | [9 empty] | 649 | 1112 | 0 | 553 | 0 | 0 | 0 | 407 | 0 | 299 | 0 | 0 | 0 | 0 |  |  | 7 |  | 1
2020-01-19 | B56475 | 2 | 고탄소 | SPS7 | TUNDISH교체 | Al 탈산 | B | 11 | 23 | 51550 | 105.58 | B | B | B |  | 1 |  | 1 | 1530 | 1556 | 8600 |  |  | 8600 | 84.7 | 12 | 101532 | 1657 |  | Y | 48 | 42 | [7 empty] | 최남길 | 2 |  |  |  |  | Y |  | 98.9 | 12-9 | 219.9 | 0 | A |  | 1652 | 2 | 0.43 | 1583 | 1.6 | 102 | 45 | 424 | 7:04 | 16 | 20 | 0 | 0 |  | 0 | 15 |  | AR | 2020-01-19 09:58 | 2020-01-19 10:58 | 60 | 2020-01-19 09:43 | 75 |  |  |  |  | Y | [5 empty] | N |  |  |  | 10.59 | 0 | [19 empty] | 2.77 | 1.71 |  |  | 2.76 | 0 | A | [9 empty] | 1152 | 0 | 298 | 0 | 0 | 242 | 0 | 868 | 0 | 159 | 0 | 0 | 0 | 27 |  |  | 9 |  | 1
2020-01-19 | C54066 | 3 | 중탄소 | SM45CB2 | 연주시작 | Si 탈산 | T | 10 | 75 | 47600 | 116.72 | B | B | B |  | 1 |  | 1 | 1535 | 1525 | 10100 |  |  | 10100 | 102.13 | 36 | 98892 | 1643 | 367 | Y | 74 | 55 |  |  | C54064 | 05 |  |  |  | 박재승 | 3 |  |  | Y |  | Y |  | 102.2 | 12-1 | 423.19 | 0 | A |  | 1630 | 2 | 0.49 | 1585 | 1.45 | 92 | 39 | 402 | 6:42 | 7 | 7 | 0 | 0 |  | 0 | 10 |  | N2 | 2020-01-19 10:46 |  | 40 | 2020-01-19 10:34 | 52 |  |  |  |  | Y | [5 empty] | Y |  |  |  | 8.94 | 0 | [23 empty] | 2.76 | 0 | B | [9 empty] | 0 | 0 | 0 | 0 | 0 | 0 | 0 | 1447 | 0 | 0 | 0 | 0 | 0 | 12 |  |  | 7 |  | 1
2020-01-19 | A56546 | 1 | 저탄소 | KSG4120H |  | Al 탈산 | B | 1 | 24 | 53200 | 84.87 | B | B |  | B | 1 |  | 1 | 1540 | 1591 | 5800 |  |  | 5800 | 69.06 | 10 | 83988 | 1650 |  | Y | 40 | 32 | [7 empty] | 이호남 | 2 |  |  |  |  | Y |  | 102.2 | 13-2 | 0 | 239.87 | A |  | 1645 | 1 | 0.1 | 1591 | 0 | 78 | 29 | 256 | 4:16 | 18 | 19 | 0 | 0 | 100 | 0 | 0 |  | N2 | 2020-01-19 10:26 | 2020-01-19 11:09 | 43 | 2020-01-19 10:17 | 52 | [14 empty] | 0 | 26.19 | [23 empty] | 0.11 | 0.11 | A | [9 empty] | 236 | 1449 | 22 | 578 | 0 | 0 | 0 | 295 | 0 | 298 | 0 | 0 | 0 | 0 |  |  | 5
2020-01-19 | B56476 | 2 | 고탄소 | SPS7 |  | Al 탈산 | B | 16 | 17 | 53000 | 118.37 | B | B |  | B | 1 |  | 1 | 1530 | 1554 | 7500 |  |  | 7500 | 73.87 | 12 | 101532 | 1645 |  | Y | 51 | 41 | [7 empty] | 최남길 | 2 |  |  |  |  | Y |  | 98.9 | 12-10 | 261.98 | 0 | A |  | 1625 | 1 | 0.08 | 1565 | 1.5 | 84 | 44 | 215 | 3:35 | 16 | 17 | 0 | 0 |  | 0 | 0 |  | AR | 2020-01-19 11:12 | 2020-01-19 12:02 | 50 | 2020-01-19 10:49 | 73 |  |  |  |  | Y |  | Y | Y | [5 empty] | 4 | 12.86 | 0.15 | [23 empty] | 0.98 | 0.98 | A | [9 empty] | 1015 | 0 | 188 | 0 | 0 | 231 | 0 | 599 | 0 | 154 | 0 | 0 | 0 | 5 |  |  | 5
2020-01-19 | A56547 | 1 | 저탄소 | KSG4120H |  | Al 탈산 | B | 21 | 1 | 53200 | 101.97 | B | B |  | B | 1 |  | 1 | 1540 | 1572 | 7400 |  |  | 7400 | 87.46 | 10 | 84610 | 1654 |  | Y | 49 | 40 | [7 empty] | 이호남 | 2 |  |  |  |  | Y |  |  |  | 0 | 249.45 | A |  | 1646 | 1 | 0.09 | 1579 | 2.03 | 66 | 19 | 251 | 4:11 | 18 | 19 | 0 | 0 | 100 | 0 | 0 |  | N2 | 2020-01-19 11:45 | 2020-01-19 12:10 | 25 | 2020-01-19 11:32 | 38 | [14 empty] | 0 | 20.99 | [23 empty] | 0.14 | 0.14 | A | [9 empty] | 1017 | 634 | 40 | 575 | 0 | 0 | 0 | 452 | 0 | 297 | 0 | 0 | 0 | 0 |  |  | 5
2020-01-19 | B56477 | 2 | 고탄소 | SPS7 |  | Al 탈산 | B | 15 | 32 | 52800 | 118.47 | B | B | B |  | 1 |  | 1 | 1530 | 1585 | 6800 |  |  | 6800 | 73.06 | 11 | 93071 | 1624 |  | Y | 51 | 43 | [7 empty] | 최남길 | 2 |  |  |  |  | Y |  | 98.2 | 12-6 | 250.92 | 0 | A |  | 1611 | 2 | 0.43 | 1572 | 1.3 | 91 | 45 | 312 | 5:12 | 16 | 16 | 0 | 0 |  | 0 | 10 |  | AR | 2020-01-19 12:17 | 2020-01-19 13:05 | 48 | 2020-01-19 12:05 | 60 |  |  |  |  | Y | [5 empty] | N |  |  |  | 3.27 | 0 | [23 empty] | 2.76 | 0 | A | [9 empty] | 1032 | 0 | 211 | 0 | 0 | 216 | 0 | 704 | 0 | 207 | 0 | 0 | 0 | 0 |  |  | 5
2020-01-19 | C54067 | 3 | 중탄소 | SM45CB | 연주종료 | Si 탈산 | T | 33 | 72 | 49700 | 71.58 | B | B | B |  | 1 |  | 1 | 1535 | 1525 | 5800 |  |  | 5800 | 63.98 | 33 | 90651 | 1612 |  | Y | 41 | 31 | [7 empty] | 박재승 | 3 |  | N |  |  | Y |  | 90.45 | 11-1 | 211.41 | 0 | A |  | 1594 | 2 | 0.46 | 1559 | 1.4 | 66 | 19 | 355 | 5:55 | 7 | 7 | 0 | 0 |  | 0 | 10 |  | N2 | 2020-01-19 11:35 |  | 61 | 2020-01-19 11:28 | 67 |  |  |  |  | Y | [5 empty] | Y |  |  |  | 1.37 | 0 | [23 empty] | 2.76 | 0 | A | [9 empty] | 0 | 0 | 0 | 0 | 0 | 0 | 0 | 803 | 0 | 0 | 0 | 0 | 0 | 8 |  |  | 5
2020-01-19 | A56548 | 1 | 저탄소 | KSG4120H |  | Al 탈산 | B | 22 | 25 | 52700 | 101.18 | B | B |  | B | 1 |  | 1 | 1540 | 1565 | 8000 |  |  | 8000 | 78.79 | 12 | 101532 | 1625 |  | Y | 52 | 42 | [7 empty] | 이호남 | 2 |  |  | Y |  |  |  | 111.95 | 14-2 | 0 | 265.44 | A |  | 1628 | 1 | 0.08 | 1564 | 0 | 51 | 17 | 250 | 4:10 | 18 | 19 | 0 | 0 | 80 | 0 | 0 |  | N2 | 2020-01-19 12:49 | 2020-01-19 13:06 | 18 | 2020-01-19 12:36 | 30 | [14 empty] | 0 | 17.67 | [23 empty] | 0.14 | 0.14 | A | [9 empty] | 694 | 1068 | 30 | 506 | 0 | 0 | 0 | 297 | 0 | 295 | 0 | 0 | 0 | 0
2020-01-19 | B56478 | 2 | 고탄소 | SPS7 |  | Al 탈산 | B | 19 | 42 | 51850 | 123.98 | B | B |  | B | 1 |  | 1 | 1530 | 1577 | 6600 |  |  | 6600 | 70.91 | 11 | 93071 | 1627 |  | Y | 69 | 34 | [7 empty] | 최남길 | 2 |  |  |  |  | Y |  | 103.85 | 12-10 | 257.4 | 0 | A |  | 1607 | 1 | 0.23 | 1562 | 1.43 | 81 | 42 | 210 | 3:30 | 16 | 17 | 0 | 0 |  | 0 | 0 |  | AR | 2020-01-19 13:26 | 2020-01-19 14:09 | 43 | 2020-01-19 13:08 | 61 | [6 empty] | Y | Y | [6 empty] | 11.16 | 0.11 | [23 empty] | 0.25 | 0.25 | A | [9 empty] | 990 | 0 | 50 | 0 | 0 | 300 | 0 | 1015 | 0 | 201 | 0 | 0 | 0 | 21 |  |  | 5
2020-01-19 | C54068 | 3 | 중탄소 | SM45CB | 연주종료 | Si 탈산 | T | 35 | 89 | 49400 | 83.67 | B | B | B |  | 1 |  | 1 | 1535 | 1512 | 7500 |  |  | 7500 | 82.73 | 33 | 90651 | 1620 |  | Y | 52 | 39 | [7 empty] | 박재승 | 3 |  |  |  |  | Y |  | 94.8 | 11-2 | 109.97 | 0 | A |  | 1604 | 2 | 0.46 | 1561 | 1.72 | 68 | 18 | 349 | 5:49 | 7 | 9 | 0 | 0 |  | 0 | 5 |  | N2 | 2020-01-19 12:59 |  | 37 | 2020-01-19 12:52 | 44 |  |  |  |  | Y | [5 empty] | Y |  |  |  | 2.33 | 0 | [23 empty] | 2.76 | 0 | A | [9 empty] | 0 | 0 | 10 | 0 | 0 | 0 | 0 | 599 | 0 | 0 | 0 | 0 | 0 | 12 |  |  | 2
2020-01-19 | A56549 | 1 | 저탄소 | KSG4120H |  | Al 탈산 | B | 29 | 37 | 52000 | 97.57 | B | B | B |  | 1 |  | 1 | 1540 | 1578 | 7200 |  |  | 7200 | 70.91 | 12 | 101532 | 1665 |  | Y | 46 | 36 | [7 empty] | 이호남 | 2 |  |  | Y |  |  |  | 110.25 | 13-8 | 0.05 | 133.33 | A |  | 1637 | 2 | 0.43 | 1583 | 1.35 | 70 | 29 | 398 | 6:38 | 18 | 18 | 0 | 0 |  | 0 | 10 |  | N2 | 2020-01-19 13:49 | 2020-01-19 14:04 | 16 | 2020-01-19 13:40 | 25 |  |  |  |  | Y | [5 empty] | N |  |  |  | 0.03 | 6.66 | [23 empty] | 2.76 | 0 | B | [9 empty] | 850 | 774 | 18 | 471 | 0 | 0 | 0 | 300 | 0 | 299 | 0 | 0 | 0 | 0 |  |  | 5
2020-01-19 | B56479 | 2 | 고탄소 | SPS7 |  | Al 탈산 | B | 11 | 24 | 52100 | 84.28 | B | B |  | C | 1 |  | 1 | 1530 | 1564 | 6100 |  |  | 6100 | 60.08 | 12 | 101532 | 1635 |  | Y | 48 | 33 | [7 empty] | 최남길 | 2 |  |  |  |  | Y |  | 102.3 | 13-2 | 219.33 | 0 | A |  | 1610 | 1 | 0.07 | 1610 | 0 | 129 | 36 | 205 | 3:25 | 16 | 17 | 0 | 0 |  | 0 |  |  | AR | 2020-01-19 14:10 | 2020-01-19 15:12 | 62 | 2020-01-19 14:09 | 62 |  |  |  |  | Y |  | Y | Y | [6 empty] | 10.1 | 0 | [25 empty] | A | [9 empty] | 1065 | 0 | 188 | 0 | 0 | 240 | 0 | 708 | 0 | 200 | 0 | 0 | 0 | 32 |  |  | 5
2020-01-19 | C54069 | 3 | 중탄소 | SM45CB | 연주종료 | Si 탈산 | T | 20 | 61 | 48350 | 97.6 | B | B | C |  | 1 |  | 1 | 1535 | 1562 | 8300 |  |  | 8300 | 83.93 | 36 | 98892 | 1614 |  | Y | 65 | 43 | [7 empty] | 박재승 | 3 |  |  |  |  | Y |  | 102.75 | 12-5 | 301.74 | 0 | A |  | 1610 | 2 | 0.47 | 1568 | 1.75 | 75 | 35 | 411 | 6:51 | 7 | 7 | 0 | 0 |  | 0 | 9 |  | N2 | 2020-01-19 14:25 |  | 16 | 2020-01-19 14:16 | 25 |  |  |  |  | Y | [5 empty] | Y |  |  |  | 0.99 | 1.4 | [23 empty] | 2.76 | 0 | A | [9 empty] | 0 | 0 | 25 | 0 | 0 | 0 | 0 | 711 | 0 | 0 | 0 | 0 | 0 | 24 |  |  | 5
2020-01-19 | A56550 | 1 | 저탄소 | KSG4120H |  | Al 탈산 | B | 5 | 39 | 50300 | 122.57 | B | B |  | C | 1 |  | 1 | 1540 | 1580 | 5400 |  |  | 5400 | 63.82 | 10 | 84610 | 1625 |  | Y | 51 | 34 | [7 empty] | 이호남 | 2 |  |  | Y |  |  |  | 92.5 | 11-8 | 0 | 332.17 | A |  | 1642 | 1 | 0.09 | 1580 | 2.14 | 67 | 34 | 360 | 6:00 | 18 | 19 | 0 | 0 |  | 0 | 0 |  | N2 | 2020-01-19 15:10 | 2020-01-19 15:16 | 7 | 2020-01-19 14:53 | 23 |  |  |  |  | Y | [9 empty] | 0 | 21.64 | [23 empty] | 0.06 | 0.06 | A | [9 empty] | 0 | 1373 | 0 | 532 | 0 | 0 | 0 | 296 | 0 | 298 | 0 | 0 | 0 | 0 |  |  | 5
2020-01-19 | B56480 | 2 | 고탄소 | SPS7 |  | Al 탈산 | B | 16 | 18 | 52950 | 111.43 | B | C |  | C | 1 |  | 1 | 1530 | 1565 | 6800 |  |  | 6800 | 73.06 | 11 | 93071 | 1636 |  | Y | 58 | 39 | [7 empty] | 최남길 | 2 |  |  |  |  | Y |  | 99.25 | 12-10 | 184.57 | 0 | A |  | 1613 | 1 | 0.08 | 1562 | 1.36 | 81 | 41 | 211 | 3:31 | 16 | 17 | 0 | 0 | 30 | 0 | 0 |  | AR | 2020-01-19 15:47 | 2020-01-19 16:21 | 34 | 2020-01-19 15:27 | 54 |  |  |  |  | Y |  | Y | Y | [6 empty] | 9.12 | 0 | [23 empty] | 0.08 | 0.08 | A | [9 empty] | 1058 | 0 | 222 | 0 | 0 | 199 | 0 | 901 | 0 | 408 | 0 | 0 | 0 | 25 |  |  | 5
2020-01-19 | C54070 | 3 | 중탄소 | SM45CB | 연주종료 | Si 탈산 | T | 10 | 76 | 47650 | 93.67 | C | C | C |  | 1 |  | 1 | 1535 | 1548 | 5900 |  |  | 5900 | 61.37 | 35 | 96145 | 1595 |  | Y | 49 | 42 |  |  |  | 05 |  |  |  |  | 2 |  |  |  |  | Y |  | 100.4 | 11-10 | 104.6 | 0 | A |  | 1597 | 2 | 0.46 | 1553 | 1.33 | 60 | 27 | 384 | 6:24 | 7 | 7 | 0 | 0 |  | 0 | 11 |  | N2 | 2020-01-19 15:37 |  | 15 | 2020-01-19 15:26 | 26 |  |  |  |  | Y | [5 empty] | Y |  |  |  | 4.84 | 0 | [23 empty] | 0.05 | 0 | A | [9 empty] | 0 | 0 | 10 | 0 | 0 | 0 | 0 | 788 | 0 | 0 | 0 | 0 | 0 | 101 |  |  | 5
2020-01-19 | A56551 | 1 | 저탄소 | KSG4120H |  | Al 탈산 | B | 1 | 25 | 51900 | 111.2 | C | C |  | C | 1 |  | 1 | 1540 | 1581 | 6800 |  |  | 6800 | 66.97 | 12 | 101532 | 1640 |  | Y | 47 | 43 | [7 empty] | 박안희 | 2 |  |  | Y |  |  |  | 99.4 | 12-9 | 0 | 378.46 | A |  | 1643 | 1 | 0.08 | 1579 | 2.61 | 66 | 34 | 277 | 4:37 | 18 | 19 | 0 | 0 | 100 | 0 | 0 |  | N2 | 2020-01-19 16:12 | 2020-01-19 16:28 | 16 | 2020-01-19 16:01 | 28 |  |  |  |  | Y | [9 empty] | 0.08 | 18.27 | [23 empty] | 0.04 | 0.04 | A | [9 empty] | 1023 | 471 | 24 | 588 | 0 | 0 | 0 | 298 | 0 | 295 | 0 | 0 | 0 | 0
2020-01-19 | B56481 | 2 | 고탄소 | SPS7 |  | Al 탈산 | B | 21 | 2 | 54950 | 113.13 | C | C |  | C | 1 |  | 3 | 1530 | 1554 | 6800 |  |  | 6800 | 73.06 | 11 | 93071 | 1625 |  | Y | 61 | 35 | [7 empty] | 고승만 | 2 |  |  |  |  | Y |  | 99.55 | 13-4 | 285.73 | 0 | A |  | 1602 | 1 | 0.07 | 1548 | 1.38 | 67 | 29 | 242 | 4:02 | 16 | 17 | 0 | 0 |  | 0 | 0 |  | AR | 2020-01-19 16:54 | 2020-01-19 17:25 | 32 | 2020-01-19 16:35 | 50 |  |  |  |  | Y |  | Y | Y | [6 empty] | 29.19 | 0 | [23 empty] | 0.11 | 0.11 | A | [9 empty] | 1070 | 0 | 218 | 0 | 0 | 207 | 0 | 605 | 0 | 414 | 0 | 0 | 0 | 44 |  |  | 5
2020-01-19 | C54071 | 3 | 중탄소 | SM45CB | 연주종료 | Si 탈산 | T | 33 | 73 | 50300 | 81.47 | C | C | C |  | 1 |  | 1 | 1535 | 1560 | 6400 |  |  | 6400 | 68.52 | 34 | 93398 | 1609 | 378 | Y | 42 | 35 |  |  |  | 05 |  |  |  |  | 2 |  | Y |  |  | Y |  | 99.55 | 11-9 | 208.25 | 0 | A |  | 1597 | 2 | 0.45 | 1557 | 1.33 | 64 | 22 | 385 | 6:25 | 7 | 7 | 0 | 0 |  | 0 | 9 |  | N2 | 2020-01-19 16:37 |  | 27 | 2020-01-19 16:28 | 35 |  |  |  |  | Y | [5 empty] | Y |  |  |  | 3.55 | 0 | [23 empty] | 0 | 0 | A | [9 empty] | 0 | 0 | 264 | 0 | 0 | 0 | 0 | 591 | 0 | 199 | 99 | 0 | 0 | 102 |  |  | 5
2020-01-19 | A56552 | 1 | 저탄소 | KSG4120H | TUNDISH교체전 | Al 탈산 | B | 22 | 26 | 52900 | 89.97 | C | C | C |  | 1 | 1 |  | 1540 | 1564 | 7400 |  |  | 7400 | 72.88 | 12 | 101532 | 1614 |  | Y | 50 | 42 | [7 empty] | 박안희 | 2 |  |  | Y |  |  |  | 113.75 | 14-4 | 0 | 278.71 | A |  | 1614 | 3 | 0.19 | 1581 | 0.85 | 68 | 28 | 254 | 4:14 | 18 | 19 | 1 | 0 |  | 0 |  |  | N2 | 2020-01-19 16:50 | 2020-01-19 17:26 | 37 | 2020-01-19 16:48 | 38 |  |  |  |  | Y |  |  |  | N | 스노클 교체후 첫HEAT |  |  |  |  | 0 | 187.77 | [23 empty] | 40.1 | 49.06 | A | [9 empty] | 1064 | 874 | 0 | 822 | 0 | 0 | 0 | 300 | 0 | 299 | 0 | 0 | 0 | 22
2020-01-19 | B56482 | 2 | 고탄소 | SPS7 | TUNDISH교체전 | Al 탈산 | B | 15 | 33 | 52700 | 105.45 | C | C |  | C | 1 |  | 1 | 1530 | 1555 | 7400 |  |  | 7400 | 65.95 | 14 | 112208 | 1615 |  | Y | 52 | 42 | [7 empty] | 고승만 | 2 |  |  |  |  | Y |  | 101.2 | 12-9 | 272.02 | 0 | A |  | 1603 | 1 | 0.06 | 1550 | 1.31 | 69 | 30 | 223 | 3:43 | 16 | 17 | 0 | 0 |  | 0 | 0 |  | AR | 2020-01-19 18:08 | 2020-01-19 18:30 | 22 | 2020-01-19 17:50 | 41 |  |  |  |  | Y |  | Y | Y | [5 empty] | 4.2 | 9.54 | 0 | [23 empty] | 0.2 | 0.2 | A | [9 empty] | 1172 | 0 | 279 | 0 | 0 | 195 | 0 | 804 | 0 | 520 | 0 | 0 | 0 | 10
2020-01-19 | C54072 | 3 | 중탄소 | SM45CB | 연주종료 | Si 탈산 | T | 35 | 90 | 49850 | 76.52 | C | C | C |  | 1 |  | 1 | 1535 | 1576 | 5500 |  |  | 5500 | 57.21 | 35 | 96145 | 1604 |  | Y | 41 | 34 |  |  |  | 05 |  |  |  |  | 2 |  | Y |  |  | Y |  | 102.4 | 11-9 | 146.72 | 0 | A |  | 1593 | 2 | 0.43 | 1553 | 1.48 | 60 | 20 | 387 | 6:27 | 7 | 7 | 0 | 0 |  | 0 | 9 |  | N2 | 2020-01-19 17:43 |  | 29 | 2020-01-19 17:35 | 38 |  |  |  |  | Y | [5 empty] | Y |  |  |  | 3.64 | 0 | [23 empty] | 0.78 | 0 | A | [9 empty] | 0 | 0 | 249 | 0 | 0 | 0 | 0 | 501 | 0 | 199 | 75 | 0 | 0 | 88 |  |  | 5
2020-01-19 | A56553 | 1 | 고탄소 | AE1055LS | TUNDISH교체 | Al 탈산 | B | 29 | 38 | 51200 | 92.45 | C | C | C |  | 1 | 1 |  | 1520 | 1576 | 6100 |  |  | 6100 | 72.1 | 10 | 84610 | 1631 |  | Y | 44 | 39 | [7 empty] | 박안희 | 2 |  |  |  |  | Y |  |  |  | 3.74 | 235.35 | A |  | 1631 | 3 | 0.18 | 1569 | 1.29 | 85 | 31 | 277 | 4:37 | 25 | 25 | 2 | 0 |  | 0 |  |  | N2 | 2020-01-19 18:22 | 2020-01-19 18:53 | 31 | 2020-01-19 18:21 | 32 |  |  |  |  | Y |  |  |  | Y | [5 empty] | 0 | 203.21 | [19 empty] | 1.84 |  |  |  | 42.8 | 49.06 | A | [9 empty] | 46 | 0 | 882 | 24 | 0 | 0 | 0 | 926 | 0 | 797 | 0 | 0 | 0 | 15 |  |  |  |  | 1
2020-01-19 | B56483 | 2 | 저탄소 | 20MNCRS5HM8 | TUNDISH교체 | Si 탈산 | B | 19 | 43 | 51450 | 113.48 | C | C |  | C | 1 |  | 1 | 1555 | 1566 | 10000 |  |  | 10000 | 106.69 | 11 | 93731 | 1677 |  | Y | 55 | 49 | 124 분 대기래들 | [6 empty] | 고승만 | 2 |  |  |  |  | Y |  | 102.65 | 12-8 | 0 | 248.18 | A |  | 1663 | 1 | 0.06 | 1587 | 1.68 | 78 | 25 | 249 | 4:09 | 18 | 20 | 0 | 0 | 80 | 0 | 0 |  | N2 | 2020-01-19 19:26 | 2020-01-19 19:53 | 28 | 2020-01-19 19:05 | 48 |  |  |  |  | Y |  | Y | Y | [5 empty] | 4.3 | 0 | 16.02 | [19 empty] | 2.98 | 1.4 |  |  | 0.31 | 0.31 | A | [9 empty] | 320 | 1205 | 52 | 1126 | 0 | 0 | 0 | 797 | 0 | 204 | 0 | 0 | 0 | 0 |  |  | 9 |  | 1
2020-01-19 | C54073 | 3 | 중탄소 | SM45CB | 연주종료 | Si 탈산 | T | 20 | 62 | 48300 | 74.73 | C | C | C |  | 1 |  | 1 | 1535 | 1579 | 5500 |  |  | 5500 | 64.59 | 31 | 85157 | 1623 |  | Y | 45 | 30 |  |  |  | 04 |  |  |  |  | 2 |  | Y |  |  | Y |  | 99.95 | 12-2 | 143.99 | 0 | A |  | 1617 | 2 | 0.43 | 1574 | 2.15 | 81 | 29 | 388 | 6:28 | 7 | 7 | 0 | 0 |  | 0 | 10 |  | N2 | 2020-01-19 18:48 |  | 30 | 2020-01-19 18:38 | 41 |  |  |  |  | Y | [5 empty] | Y |  |  |  | 4.47 | 0 | [23 empty] | 0 | 0 | A | [9 empty] | 0 | 0 | 218 | 0 | 0 | 0 | 0 | 510 | 0 | 201 | 74 | 0 | 0 | 93 |  |  | 5
2020-01-19 | A56554 | 1 | 고탄소 | AE1055LS |  | Al 탈산 | B | 5 | 40 | 50300 | 93.15 | C | C | C |  | 1 | 1 |  | 1520 | 1567 | 4400 |  |  | 4400 | 43.34 | 12 | 101532 | 1594 |  | Y | 46 | 31 | [7 empty] | 박안희 | 2 |  |  |  |  | Y |  | 103.35 | 12-10 | 6.18 | 91.68 | A |  | 1594 | 3 | 0.18 | 1538 | 1.22 | 54 | 21 | 283 | 4:43 | 25 | 25 | 3 | 0 |  | 0 |  |  | N2 | 2020-01-19 19:23 | 2020-01-19 19:58 | 35 | 2020-01-19 19:22 | 37 | [8 empty] | Y | [5 empty] | 0 | 173.11 | [23 empty] | 45.12 | 49.06 | A | [9 empty] | 54 | 0 | 903 | 0 | 0 | 0 | 0 | 549 | 0 | 513 | 0 | 0 | 0 | 24
2020-01-19 | B56484 | 2 | 저탄소 | 20MNCRS5HM8 |  | Si 탈산 | B | 11 | 25 | 52500 | 105.68 | C | C |  | C | 1 |  | 3 | 1555 | 1614 | 6600 |  |  | 6600 | 77.46 | 10 | 85210 | 1677 |  | Y | 43 | 37 | [7 empty] | 고승만 | 2 |  |  |  |  | Y |  | 98.3 | 12-8 | 100.88 | 187.93 | A |  | 1649 | 1 | 0.06 | 1573 | 1.9 | 64 | 26 | 259 | 4:19 | 18 | 19 | 0 | 0 | 70 | 0 | 0 |  | N2 | 2020-01-19 20:27 | 2020-01-19 20:55 | 28 | 2020-01-19 20:03 | 51 |  |  |  |  | Y |  | Y | Y | [5 empty] | 5 | 0 | 45.1 | [23 empty] | 0 | 0 | A | [9 empty] | 826 | 683 | 77 | 619 | 0 | 0 | 0 | 904 | 0 | 203 | 0 | 0 | 0 | 0 |  |  | 5
2020-01-19 | C54074 | 3 | 중탄소 | SM45CB | 연주종료 | Si 탈산 | T | 10 | 77 | 47950 | 77.25 | C | C | C |  | 1 |  | 1 | 1535 | 1571 | 5900 |  |  | 5900 | 61.37 | 35 | 96145 | 1601 |  | Y | 41 | 36 |  |  |  | 05 |  |  |  |  | 2 |  | Y |  |  | Y |  | 100.1 | 11-9 | 152.9 | 0 | A |  | 1595 | 2 | 0.43 | 1554 | 1.37 | 61 | 25 | 397 | 6:37 | 7 | 7 | 0 | 0 |  | 0 | 6 |  | N2 | 2020-01-19 20:04 |  | 21 | 2020-01-19 19:58 | 27 |  |  |  |  | Y | [5 empty] | Y |  |  |  | 4.21 | 0 | [23 empty] | 0 | 0 | A | [9 empty] | 0 | 0 | 285 | 0 | 0 | 0 | 0 | 519 | 0 | 200 | 74 | 0 | 0 | 76 |  |  | 5
2020-01-19 | A56555 | 1 | 고탄소 | AE1055LS |  | Al 탈산 | B | 1 | 26 | 52800 | 83.52 | C | C | C |  | 1 | 1 |  | 1520 | 1554 | 5300 |  |  | 5300 | 62.64 | 10 | 84610 | 1592 |  | Y | 42 | 38 | [7 empty] | 박안희 | 2 |  |  |  |  | Y |  | 102.8 | 13-2 | 0 | 275.49 | A |  | 1592 | 3 | 0.17 | 1555 | 0.9 | 71 | 28 | 287 | 4:47 | 25 | 25 | 4 | 0 |  | 0 |  |  | N2 | 2020-01-19 20:19 | 2020-01-19 20:59 | 39 | 2020-01-19 20:18 | 41 |  |  |  |  | Y |  |  |  | Y | [5 empty] | 0 | 158.95 | [23 empty] | 46.38 | 49.06 | A | [9 empty] | 0 | 0 | 793 | 14 | 0 | 0 | 0 | 705 | 0 | 633 | 0 | 0 | 0 | 12
2020-01-19 | B56485 | 2 | 저탄소 | 20MNCRS5HM8 |  | Si 탈산 | B | 16 | 19 | 53100 | 113.75 | C | C |  | C | 1 |  | 1 | 1555 | 1584 | 8700 |  |  | 8700 | 85.08 | 12 | 102252 | 1657 | 736 | Y | 54 | 44 | 126 분 대기래들 | [6 empty] | 고승만 | 2 |  |  |  |  | Y |  | 102.7 | 13-4 | 3.5 | 279.04 | A |  | 1653 | 1 | 0.06 | 1586 | 1.55 | 77 | 34 | 274 | 4:34 | 18 | 19 | 0 | 0 |  | 0 | 0 |  | N2 | 2020-01-19 21:44 | 2020-01-19 21:55 | 11 | 2020-01-19 21:22 | 33 | [6 empty] | Y | Y | [6 empty] | 0 | 14.59 | [23 empty] | 0.13 | 0.13 | B | [9 empty] | 880 | 698 | 47 | 833 | 0 | 0 | 0 | 1004 | 0 | 207 | 0 | 0 | 0 | 0 |  |  | 5
2020-01-19 | C54075 | 3 | 중탄소 | SM45CB | 연주종료 | Si 탈산 | T | 33 | 74 | 49900 | 77.12 | C | C | C |  | 1 |  | 1 | 1535 | 1553 | 6300 |  |  | 6300 | 67.45 | 34 | 93398 | 1553 |  | Y | 42 | 36 |  |  |  | 05 |  |  |  |  | 2 |  | Y |  |  | Y |  | 98.7 | 11-8 | 100.28 | 0 | A |  | 1589 | 2 | 0.43 | 1550 | 1.34 | 57 | 20 | 394 | 6:34 | 7 | 7 | 0 | 0 |  | 0 | 7 |  | N2 | 2020-01-19 21:20 |  | 20 | 2020-01-19 21:13 | 26 |  |  |  |  | Y | [5 empty] | Y |  |  |  | 5.71 | 0 | [23 empty] | 1.01 | 0 | A | [9 empty] | 0 | 0 | 319 | 0 | 0 | 0 | 0 | 596 | 0 | 200 | 97 | 0 | 0 | 106 |  |  | 5
2020-01-19 | A56556 | 1 | 고탄소 | AE1055LS |  | Al 탈산 | B | 22 | 27 | 52400 | 77.03 | C | C | C |  | 1 | 1 |  | 1520 | 1552 | 5100 |  |  | 5100 | 50.23 | 12 | 101532 | 1596 |  | Y | 41 | 33 | [7 empty] | 박안희 | 2 |  | Y |  |  |  |  | 102.6 | 13-2 | 0 | 236.16 | A |  | 1596 | 3 | 0.17 | 1541 | 1.53 | 57 | 28 | 291 | 4:51 | 25 | 25 | 5 | 0 |  | 0 |  |  | N2 | 2020-01-19 21:36 | 2020-01-19 21:58 | 22 | 2020-01-19 21:36 | 22 |  |  |  |  | Y |  |  |  | Y | [5 empty] | 0 | 10.18 | [23 empty] | 46.39 | 63.64 | A | [9 empty] | 50 | 0 | 734 | 28 | 0 | 0 | 0 | 672 | 0 | 614 | 0 | 0 | 0 | 38
2020-01-19 | B56486 | 2 | 저탄소 | 20MNCRS5HM8 |  | Si 탈산 | B | 15 | 34 | 52950 | 115.27 | C | C |  | A | 1 |  | 1 | 1555 | 1577 | 8600 |  |  | 8600 | 84.11 | 12 | 102252 | 1654 |  | Y | 53 | 45 | [7 empty] | 고승만 | 2 |  |  |  |  | Y |  | 105.85 | 13-4 | 0.08 | 290.68 | A |  | 1648 | 1 | 0.08 | 1572 | 1.48 | 63 | 29 | 297 | 4:57 | 18 | 19 | 0 | 0 |  | 0 | 0 |  | N2 | 2020-01-19 22:53 | 2020-01-19 23:05 | 13 | 2020-01-19 22:29 | 37 |  |  |  |  | Y |  | Y | Y | [5 empty] | 5 | 0 | 20.2 | [23 empty] | 0.41 | 0.41 | B | [9 empty] | 655 | 907 | 71 | 755 | 0 | 0 | 0 | 794 | 0 | 210 | 0 | 0 | 0 | 0 |  |  | 7
2020-01-19 | C54076 | 3 | 중탄소 | SM45CB | 연주종료 | Si 탈산 | T | 35 | 91 | 49600 | 76.45 | C | C | A |  | 1 |  | 1 | 1535 | 1559 | 5600 |  |  | 5600 | 42.47 | 48 | 131856 | 1597 |  | Y | 41 | 36 | [15 empty] | 99.25 | 11-6 | 84.42 | 0 | A |  | 1592 | 2 | 0.44 | 1553 | 1.39 | 60 | 19 | 401 | 6:41 | 7 | 7 | 0 | 0 |  | 0 | 7 |  | N2 | 2020-01-19 22:27 |  | 29 | 2020-01-19 22:19 | 36 |  |  |  |  | Y | [5 empty] | Y |  |  |  | 4.39 | 0 | [23 empty] | 1.01 | 0 | A | [9 empty] | 0 | 0 | 11 | 0 | 0 | 0 | 0 | 729 | 0 | 200 | 210 | 0 | 0 | 61 |  |  | 5
2020-01-19 | A56557 | 1 | 고탄소 | AE1055LS |  | Al 탈산 | B | 29 | 39 | 50100 | 77.75 | C | C | A |  | 1 | 1 |  | 1520 | 1580 | 3800 |  |  | 3800 | 44.91 | 10 | 84610 | 1598 |  | Y | 41 | 28 | [7 empty] | 박안희 | 2 |  | Y |  |  |  |  | 99.9 | 12-6 | 0 | 202.82 | A |  | 1598 | 3 | 0.17 | 1550 | 1.3 | 66 | 28 | 291 | 4:51 | 25 | 25 | 6 | 0 |  | 0 |  |  | N2 | 2020-01-19 22:34 | 2020-01-19 22:59 | 25 | 2020-01-19 22:34 | 25 |  |  |  |  | Y |  |  |  | Y | [5 empty] | 0 | 142.92 | [23 empty] | 46.39 | 64.74 | A | [9 empty] | 0 | 0 | 722 | 9 | 0 | 0 | 0 | 550 | 0 | 517 | 0 | 0 | 0 | 45
2020-01-19 | B56487 | 2 | 저탄소 | 20MNCRS5HM8 |  | Si 탈산 | B | 19 | 44 | 51000 | 105.08 | A | A |  | A | 1 |  | 1 | 1555 | 1574 | 7800 |  |  | 7800 | 91.54 | 10 | 85210 | 1656 |  | Y | 48 | 40 | [7 empty] | 고승만 | 2 |  |  |  |  | Y |  | 101.4 | 12-7 | 0 | 317.89 | A |  | 1644 | 1 | 0.07 | 1573 | 1.76 | 64 | 25 | 262 | 4:22 | 18 | 19 | 0 | 0 | 66 | 0 | 0 |  | N2 | 2020-01-19 23:50 | 2020-01-20 00:11 | 21 | 2020-01-19 23:30 | 41 |  |  |  |  | Y |  | Y | Y | [5 empty] | 4 | 0 | 17.97 | [23 empty] | 0.23 | 0.23 | B | [9 empty] | 955 | 761 | 0 | 1052 | 0 | 0 | 0 | 501 | 0 | 207 | 0 | 0 | 0 | 0 |  |  | 7
2020-01-19 | A56558 | 1 | 고탄소 | AE1055LS |  | Al 탈산 | B | 5 | 41 | 49800 | 83.8 | A | A | A |  | 1 | 1 |  | 1520 | 1565 | 4500 |  |  | 4500 | 53.19 | 10 | 84610 | 1599 |  | Y | 44 | 31 |  |  | A56555 |  |  |  |  | 정용태 | 2 |  | Y |  |  |  |  | 107.75 | 13-4 | 0.12 | 66.39 | A |  | 1599 | 3 | 0.18 | 1551 | 1.23 | 67 | 35 | 261 | 4:21 | 25 | 30 | 7 | 0 |  | 0 |  |  | N2 | 2020-01-19 23:38 | 2020-01-19 23:57 | 19 | 2020-01-19 23:38 | 20 |  |  |  |  | Y |  |  |  | Y | [5 empty] | 0 | 172.85 | [23 empty] | 46.39 | 65.95 | A | [9 empty] | 45 | 0 | 827 | 9 | 0 | 0 | 0 | 794 | 0 | 548 | 96 | 0 | 0 | 26
2020-01-19 | C54077 | 3 | 중탄소 | SM45C | 연주종료 | Si 탈산 | T | 20 | 63 | 49300 | 78.92 | A | A | A |  | 1 |  | 1 | 1535 | 1537 | 5700 |  |  | 5700 | 62.88 | 33 | 90651 | 1625 |  | Y | 45 | 33 | [15 empty] | 97.5 | 11-9 | 217.8 | 0 | A |  | 1608 | 2 | 0.43 | 1565 | 1.79 | 72 | 19 | 368 | 6:08 | 10 | 11 | 0 | 0 |  | 0 |  |  | N2 | 2020-01-19 23:35 |  | 30 | 2020-01-19 23:24 | 41 | [14 empty] | 4.06 | 0 | [23 empty] | 1.01 | 0 | A | [9 empty] | 0 | 0 | 313 | 0 | 0 | 0 | 0 | 703 | 0 | 200 | 98 | 0 | 0 | 26 |  |  | 5
2020-01-19 | B56488 | 2 | 저탄소 | 20MNCRS5HM8 |  | Si 탈산 | B | 11 | 26 | 52050 | 114.53 | A | A |  | A | 1 |  | 1 | 1555 | 1547 | 9000 |  |  | 9000 | 88.02 | 12 | 102252 | 1656 |  | Y | 54 | 47 | [7 empty] | 임현진 | 2 |  |  |  |  | Y |  | 102.95 | 13-2 | 0 | 399.03 | A |  | 1641 | 1 | 0.08 | 1570 | 0 | 61 | 26 | 288 | 4:48 | 18 | 19 | 0 | 0 | 66 | 0 | 0 |  | N2 | 2020-01-20 01:01 | 2020-01-20 01:15 | 15 | 2020-01-20 00:41 | 34 |  |  |  |  | Y |  | Y | Y | [5 empty] | 4.5 | 1.53 | 20.22 | [23 empty] | 0.34 | 0.34 | B | [9 empty] | 326 | 1243 | 0 | 898 | 0 | 0 | 0 | 798 | 0 | 204 | 0 | 0 | 0 | 0 |  |  | 7
2020-01-19 | A56559 | 1 | 고탄소 | AE1055LS |  | Al 탈산 | B | 1 | 27 | 51400 | 73.05 | A | A | A |  | 1 | 1 |  | 1520 | 1546 | 4200 |  |  | 4200 | 49.64 | 10 | 84610 | 1584 |  | Y | 40 | 28 |  |  | A56556 |  |  |  |  | 정용태 | 2 |  | Y |  |  |  |  | 101.05 | 12-10 | 47.03 | 181.02 | A |  | 1584 | 3 | 0.18 | 1547 | 1.06 | 63 | 28 | 237 | 3:57 | 25 | 25 | 8 | 0 |  | 0 |  |  | N2 | 2020-01-20 00:30 | 2020-01-20 01:01 | 32 | 2020-01-20 00:29 | 33 |  |  |  |  | Y |  |  |  | Y | [5 empty] | 0 | 139.83 | [23 empty] | 46.39 | 66.92 | B | [9 empty] | 0 | 0 | 771 | 23 | 0 | 0 | 0 | 451 | 0 | 298 | 0 | 0 | 0 | 19
2020-01-19 | C54078 | 3 | 중탄소 | SM48C | 연주종료 | Al 탈산 | T | 10 | 78 | 47900 | 81.13 | A | A | A |  | 1 |  | 1 | 1535 | 1538 | 5700 |  |  | 5700 | 86.46 | 24 | 65928 | 1623 |  | Y | 45 | 32 |  |  | C54075 | 05 |  |  |  | 도주용 | 2 |  | Y |  |  | Y | 4 | 99.85 | 11-9 | 162.82 | 0 | A |  | 1596 | 2 | 0.43 | 1552 | 1.57 | 61 | 33 | 379 | 6:19 | 10 | 10 | 0 | 0 |  | 0 |  |  | N2 | 2020-01-20 00:44 |  | 23 | 2020-01-20 00:35 | 31 | [14 empty] | 5.57 | 0 | [23 empty] | 1.01 | 0 | A |  |  | 12.706 | 26.047 | 49.658 | 0.309 | 3.908 | 1.906 | 1539.93 | 0 | 0 | 359 | 0 | 0 | 0 | 0 | 598 | 0 | 301 | 0 | 0 | 0 | 54 |  |  | 5
2020-01-19 | B56489 | 2 | 저탄소 | 20MNCRS5HM8 |  | Si 탈산 | B | 16 | 20 | 52950 | 107.47 | A | A |  | A | 1 |  | 1 | 1555 | 1576 | 7900 |  |  | 7900 | 77.26 | 12 | 102252 | 1645 |  | Y | 48 | 44 | [7 empty] | 임현진 | 2 |  |  |  |  | Y |  | 103.75 | 13-5 | 0 | 316.51 | A |  | 1633 | 1 | 0.06 | 1569 | 0 | 60 | 24 | 229 | 3:49 | 18 | 19 | 0 | 0 | 50 | 0 | 0 |  | N2 | 2020-01-20 02:01 | 2020-01-20 02:21 | 20 | 2020-01-20 01:42 | 39 |  |  |  |  | Y |  | Y | Y | [5 empty] | 4 | 0 | 15.21 | [23 empty] | 0.21 | 0.21 | B | [9 empty] | 1139 | 566 | 92 | 713 | 0 | 0 | 0 | 555 | 0 | 207 | 0 | 0 | 0 | 0 |  |  | 7
2020-01-19 | A56560 | 1 | 고탄소 | AE1055LS |  | Al 탈산 | B | 22 | 28 | 51800 | 75.62 | A | A | A |  | 1 | 1 |  | 1520 | 1576 | 3900 |  |  | 3900 | 38.41 | 12 | 101532 | 1594 |  | Y | 42 | 28 |  |  | A56557 |  |  |  |  | 정용태 | 3 |  | Y |  |  |  |  | 103.5 | 13-2 | 0 | 170.28 | A |  | 1594 | 3 | 0.17 | 1551 | 1.16 | 67 | 29 | 254 | 4:14 | 25 | 25 | 9 | 0 |  | 0 |  |  | N2 | 2020-01-20 01:31 | 2020-01-20 02:02 | 30 | 2020-01-20 01:31 | 30 |  |  |  |  | Y |  |  |  | Y | [5 empty] | 0 | 141.6 | [23 empty] | 46.39 | 68.1 | A | [9 empty] | 44 | 0 | 868 | 0 | 0 | 0 | 0 | 449 | 0 | 299 | 0 | 0 | 0 | 18
2020-01-19 | C54079 | 3 | 중탄소 | SM48C | 연주종료 | Al 탈산 | T | 33 | 75 | 50050 | 87.27 | A | A | A |  | 1 |  | 1 | 1535 | 1539 | 5800 |  |  | 5800 | 58.06 | 33 | 99891 | 1608 |  | Y | 45 | 37 |  |  | C54076 | 05 |  |  |  | 정종훈 | 2 |  | Y |  |  | Y | 4 | 98.95 | 11-8 | 191.46 | 0 | A |  | 1599 | 2 | 0.44 | 1553 | 1.48 | 62 | 21 | 355 | 5:55 | 10 | 10 | 0 | 0 |  | 0 |  |  | N2 | 2020-01-20 01:55 |  | 16 | 2020-01-20 01:43 | 28 | [14 empty] | 5.94 | 0 | [23 empty] | 1.01 | 0 | A |  |  | 12.34 | 27.502 | 48.131 | 0.302 | 3.9 | 1.75 | 1536.28 | 0 | 0 | 416 | 0 | 0 | 0 | 0 | 399 | 0 | 299 | 0 | 0 | 0 | 109 |  |  | 5
2020-01-19 | A56561 | 1 | 고탄소 | AE1055LS |  | Al 탈산 | B | 29 | 40 | 50900 | 73.57 | A | A | A |  | 1 | 1 |  | 1520 | 1577 | 4300 |  |  | 4300 | 42.35 | 12 | 101532 | 1588 |  | Y | 40 | 27 |  |  | A56558 |  |  |  |  | 정용태 | 3 |  | N | Y |  |  |  | 105.15 | 13-1 | 0 | 256.61 | A |  | 1588 | 3 | 0.17 | 1548 | 1.18 | 64 | 25 | 245 | 4:05 | 25 | 25 | 10 | 0 |  | 0 |  |  | N2 | 2020-01-20 02:27 | 2020-01-20 03:03 | 36 | 2020-01-20 02:27 | 36 |  |  |  |  | Y |  |  |  | Y | [5 empty] | 0 | 125.33 | [23 empty] | 46.39 | 69.17 | A | [9 empty] | 26 | 0 | 714 | 0 | 0 | 0 | 0 | 751 | 0 | 446 | 0 | 0 | 0 | 25
2020-01-19 | B56490 | 2 | 저탄소 | 20MNCRS5HM8 | 잔강최소화전 | Si 탈산 | B | 15 | 35 | 52300 | 119.8 | A | A |  | A | 1 |  | 1 | 1555 | 1564 | 8500 |  |  | 8500 | 86.35 | 12 | 98436 | 1654 |  | Y | 51 | 42 | [7 empty] | 임현진 | 2 |  |  |  |  | Y |  | 103.7 | 13-1 | 0.21 | 245.87 | A |  | 1643 | 1 | 0.06 | 1573 | 1.25 | 64 | 30 | 193 | 3:13 | 18 | 19 | 0 | 0 |  | 0 | 0 |  | N2 | 2020-01-20 03:14 | 2020-01-20 03:28 | 14 | 2020-01-20 02:55 | 33 |  |  |  |  | Y |  | Y | Y | [5 empty] | 5 | 0 | 27.54 | [23 empty] | 0.19 | 0.19 | B | [9 empty] | 174 | 1404 | 152 | 931 | 0 | 0 | 0 | 807 | 0 | 308 | 0 | 0 | 0 | 17 |  |  | 7
2020-01-19 | C54080 | 3 | 중탄소 | SM48C | TUNDISH교체전 | Al 탈산 | T | 35 | 92 | 49650 | 87.07 | A | A | A |  | 1 |  | 1 | 1535 | 1529 | 6500 |  |  | 6500 | 71.58 | 30 | 90810 | 1625 |  | Y | 54 | 36 |  |  | C54077 | 05 |  |  |  | 정종훈 | 2 |  |  | Y |  | Y |  | 99.45 | 11-6 | 163.64 | 0 | A |  | 1610 | 2 | 0.44 | 1566 | 2 | 75 | 27 | 383 | 6:23 | 10 | 10 | 0 | 0 |  | 0 |  |  | N2 | 2020-01-20 02:58 |  | 18 | 2020-01-20 02:47 | 29 | [14 empty] | 4.82 | 0 | [23 empty] | 1.01 | 0 | A | [9 empty] | 0 | 0 | 404 | 0 | 0 | 0 | 0 | 708 | 0 | 302 | 97 | 0 | 0 | 50 |  |  | 5
2020-01-19 | B56491 | 2 | 저탄소 | SCMH1MD | 잔강최소화 | Al 탈산 | B | 19 | 45 | 51650 | 97.95 | A | A |  | A | 1 |  | 1 | 1555 | 1544 | 8200 |  |  | 8200 | 94.38 | 11 | 86880 | 1666 | 354 | Y | 48 | 42 | [7 empty] | 임현진 | 2 |  |  |  |  | Y |  | 97.85 | 12-3 | 0 | 307.13 | A |  | 1647 | 1 | 0.08 | 1590 | 1.46 | 84 | 30 | 262 | 4:22 | 15 | 16 | 0 | 0 |  | 0 | 0 |  | N2 | 2020-01-20 04:03 | 2020-01-20 04:44 | 42 | 2020-01-20 03:50 | 55 |  |  |  |  | Y |  | Y | Y | [5 empty] | 5 | 0 | 13.42 | [23 empty] | 0.22 | 0.22 | A | [9 empty] | 910 | 600 | 191 | 0 | 0 | 240 | 0 | 1017 | 0 | 207 | 0 | 0 | 0 | 19 |  |  | 7
2020-01-19 | A56562 | 1 | 고탄소 | AE1055LS |  | Al 탈산 | B | 5 | 42 | 50650 | 76.82 | A | A | A |  | 1 | 1 |  | 1520 | 1539 | 5300 |  |  | 5300 | 52.2 | 12 | 101532 | 1591 |  | Y | 41 | 34 |  |  | A56559 |  |  |  |  | 정용태 | 2 |  | Y |  |  |  |  | 103 | 12-9 | 0 | 232.15 | A |  | 1591 | 3 | 0.18 | 1548 | 1.23 | 64 | 31 | 269 | 4:29 | 25 | 25 | 11 | 0 |  | 0 |  |  | N2 | 2020-01-20 03:45 | 2020-01-20 04:04 | 20 | 2020-01-20 03:44 | 20 |  |  |  |  | Y |  |  |  | Y | [5 empty] | 0 | 11.71 | [23 empty] | 46.39 | 70.67 | A | [9 empty] | 67 | 0 | 794 | 0 | 0 | 0 | 0 | 746 | 0 | 542 | 0 | 0 | 0 | 25
2020-01-19 | C54081 | 3 | 중탄소 | SM45CI |  | Al 탈산 | I | 20 | 64 | 48400 | 107.27 | A | A | A |  | 1 |  | 1 | 1560 | 1544 | 7800 |  |  | 7800 | 101.3 | 5 | 77000 | 1680 |  | INGOT | 51 | 38 |  |  | C54079 | 05 |  |  |  | 도주용 |  |  | Y |  |  | Y | 4 | 86.3 | 10-7 | 183.01 | 0 | A |  | 1664 | 2 | 0.41 | 1571 | 2.38 | 78 |  | 356 | 5:56 | 20 | 20 | 0 | 0 |  | 0 |  |  | AR | 2020-01-20 04:29 |  | 28 | 2020-01-20 04:12 | [15 empty] | 8.69 | 0 | [18 empty] | 1 |  |  |  |  | 1.01 | 0 | A | [9 empty] | 0 | 0 | 522 | 0 | 0 | 0 | 0 | 688 | 0 | 299 | 0 | 0 | 0 | 77
2020-01-19 | B56492 | 2 | 저탄소 | SCMH1MD | TUNDISH교체전 | Al 탈산 | B | 11 | 27 | 52450 | 100.3 | A | A |  | A | 1 |  | 1 | 1555 | 1567 | 7400 |  |  | 7400 | 83.74 | 11 | 88370 | 1666 |  | Y | 42 | 37 | [7 empty] | 임현진 | 2 | [6 empty] | 102.55 | 13-2 | 0 | 213.73 | A |  | 1635 | 1 | 0.07 | 1591 | 1.07 | 85 | 39 | 330 | 5:30 | 15 | 16 | 0 | 0 |  | 0 | 0 |  | N2 | 2020-01-20 05:11 | 2020-01-20 05:38 | 27 | 2020-01-20 04:54 | 44 |  |  |  |  | Y |  | Y | Y | [6 empty] | 0 | 17.9 | [23 empty] | 0.13 | 0.13 | A | [9 empty] | 752 | 852 | 324 | 103 | 0 | 265 | 0 | 600 | 0 | 208 | 0 | 0 | 0 | 0
2020-01-19 | A56563 | 1 | 고탄소 | AE1055LS |  | Al 탈산 | B | 1 | 28 | 51200 | 82.32 | A | A | A |  | 1 | 1 |  | 1520 | 1541 | 5200 |  |  | 5200 | 51.22 | 12 | 101532 | 1585 |  | Y | 41 | 34 |  |  | A56560 |  |  |  |  | 정용태 | 3 |  | Y |  |  |  |  | 107.35 | 13-7 | 0 | 165.37 | A |  | 1585 | 3 | 0.17 | 1547 | 0.95 | 63 | 33 | 284 | 4:44 | 25 | 26 | 12 | 0 |  | 0 |  |  | N2 | 2020-01-20 04:53 | 2020-01-20 05:05 | 12 | 2020-01-20 04:51 | 14 |  |  |  |  | Y |  |  |  | Y | [5 empty] | 0 | 157.19 | [23 empty] | 0 | 0.04 | A | [9 empty] | 71 | 0 | 830 | 0 | 0 | 0 | 0 | 743 | 0 | 591 | 0 | 0 | 0 | 19
2020-01-19 | C54082 | 3 | 중탄소 | AE4145MA3 |  | Al 탈산 | I | 10 | 79 | 47900 | 127.93 | A | A | B |  | 1 |  | 1 | 1560 | 1612 | 8890 |  |  | 8890 | 116.21 | 13 | 76500 | 1665 |  | INGOT | 62 | 59 | [7 empty] | 정종훈 | [5 empty] | Y | 6 | 82.45 | 10-1 | 428.76 | 0 | A |  | 1653 | 2 | 0.42 | 1570 | 1.69 | 85 |  | 361 | 6:01 | 20 | 26 | 0 | 0 |  | 0 | 15 |  | AR | 2020-01-20 06:03 |  | 19 | 2020-01-20 05:46 | [5 empty] | Y | [5 empty] | N |  |  |  | 14.24 | 0 | [18 empty] | 1 |  |  |  |  | 1.01 | 0 | B | [9 empty] | 1990 | 0 | 1109 | 0 | 0 | 0 | 0 | 998 | 0 | 299 | 298 | 0 | 0 | 27
2020-01-19 | A56564 | 1 | 고탄소 | AE1055LS |  | Al 탈산 | B | 22 | 29 | 51100 | 88.08 | A | A | A |  | 1 | 1 |  | 1520 | 1543 | 5700 |  |  | 5700 | 56.14 | 12 | 101532 | 1578 |  | Y | 45 | 37 |  |  | A56561 |  |  |  |  | 정용태 | 3 |  | N | Y |  |  |  | 110 | 13-9 | 0 | 272.75 | A |  | 1578 | 3 | 0.17 | 1545 | 0.79 | 61 | 30 | 263 | 4:23 | 25 | 25 | 13 | 0 |  | 0 |  |  | N2 | 2020-01-20 05:55 | 2020-01-20 06:08 | 13 | 2020-01-20 05:53 | 15 |  |  |  |  | Y |  |  |  | Y | [5 empty] | 0 | 170.59 | [23 empty] | 0 | 0.03 | A | [9 empty] | 58 | 0 | 793 | 29 | 0 | 0 | 0 | 850 | 0 | 746 | 0 | 0 | 0 | 29
2020-01-19 | B56493 | 2 | 중탄소 | SM45CB | TUNDISH교체 | Si 탈산 | B | 16 | 21 | 53400 | 112.73 | A | A |  | B | 1 |  | 1 | 1540 | 1565 | 9000 |  |  | 9000 | 98.01 | 11 | 91830 | 1645 |  | N | 54 | 49 | [7 empty] | 박용우 | 2 |  |  |  |  | Y |  | 102.8 | 13-3 | 0 | 228.21 | A |  | 1663 | 1 | 0.09 | 1580 | 1.65 | 87 | 37 | 242 | 4:02 | 14 | 29 | 0 | 0 |  | 0 | 0 |  | N2 | 2020-01-20 06:25 | 2020-01-20 07:03 | 38 | 2020-01-20 06:14 | 49 |  |  |  |  | Y |  | Y | Y | [5 empty] | 3.5 | 0 | 36.87 | [19 empty] | 2.4 |  |  |  | 0.08 | 0.08 | A | [9 empty] | 0 | 0 | 20 | 0 | 0 | 0 | 0 | 1198 | 0 | 455 | 0 | 0 | 0 | 15 |  |  | 7 |  | 1
2020-01-19 | C54083 | 3 | 저탄소 | AE8620HT | 연주시작 | Al 탈산 | T | 33 | 76 | 49900 | 102.25 | A | B | B |  | 1 |  | 1 | 1550 | 1567 | 8200 |  |  | 8200 | 85.29 | 35 | 96145 | 1662 |  | Y | 65 | 43 | [7 empty] | 도주용 | 2 | [5 empty] | 4 | 100.1 | 11-9 | 2.82 | 438.52 | A |  | 1649 | 2 | 0.44 | 1592 | 2.04 | 84 | 39 | 452 | 7:32 | 13 | 13 | 0 | 0 |  | 0 | 10 |  | N2 | 2020-01-20 07:04 |  | 10 | 2020-01-20 06:54 | 20 |  |  |  |  | Y | [5 empty] | Y |  |  |  | 6.62 | 1.48 | [23 empty] | 1.01 | 0 | A | [9 empty] | 571 | 31 | 54 | 0 | 0 | 0 | 0 | 700 | 0 | 300 | 201 | 0 | 0 | 0 |  |  | 9 |  | 1
2020-01-19 | A56565 | 1 | 고탄소 | AE1055LS |  | Al 탈산 | B | 29 | 41 | 51500 | 84.3 | A | B | B |  | 1 | 1 |  | 1520 | 1555 | 5300 |  |  | 5300 | 52.2 | 12 | 101532 | 1601 | 725 | Y | 44 | 37 |  |  | A56562 |  |  |  |  | 정용태 | 3 |  |  | Y |  |  |  | 106 | 13-2 | 0 | 315.63 | A |  | 1591 | 3 | 0.17 | 1548 | 1.08 | 64 | 30 | 268 | 4:28 | 25 | 25 | 14 | 0 |  | 0 |  |  | N2 | 2020-01-20 06:49 | 2020-01-20 07:12 | 22 | 2020-01-20 06:48 | 23 |  |  |  |  | Y |  |  |  | Y | [5 empty] | 0 | 184.03 | [23 empty] | 5.71 | 0.41 | A | [9 empty] | 45 | 0 | 817 | 19 | 0 | 0 | 0 | 597 | 0 | 598 | 147 | 0 | 0 | 39
2020-01-19 | B56494 | 2 | 중탄소 | SM45CB |  | Si 탈산 | B | 15 | 36 | 52800 | 95.93 | A | B |  | B | 1 |  | 1 | 1540 | 1565 | 6000 |  |  | 6000 | 63.2 | 11 | 94941 | 1614 |  | Y | 45 | 39 | [7 empty] | 임현진 | 2 |  |  |  |  | Y |  | 92.9 | 11-9 | 0.55 | 155.6 | A |  | 1608 | 1 | 0.1 | 1559 | 1.23 | 66 | 24 | 203 | 3:23 | 14 | 16 | 0 | 0 | 100 | 0 | 0 |  | N2 | 2020-01-20 07:16 | 2020-01-20 08:05 | 49 | 2020-01-20 07:04 | 61 |  |  |  |  | Y |  | Y | Y | [5 empty] | 5 | 0 | 22.61 | [23 empty] | 0.03 | 0.03 | A | [9 empty] | 0 | 0 | 0 | 0 | 0 | 0 | 0 | 949 | 0 | 206 | 0 | 0 | 0 | 10 |  |  | 5
2020-01-20 | A56566 | 1 | 고탄소 | AE1055LS |  | Al 탈산 | B | 21 | 3 | 53100 | 89.07 | B | B | B |  | 1 | 1 |  | 1520 | 1546 | 5400 |  |  | 5400 | 53.19 | 12 | 101532 | 1583 |  | Y | 45 | 35 | [7 empty] | 이호남 | 2 |  | Y |  |  |  |  | 100.75 | 13-5 | 0.08 | 266.54 | A |  | 1583 | 3 | 0.17 | 1547 | 0.86 | 63 | 26 | 240 | 4:00 | 25 | 25 | 15 | 0 |  | 0 |  |  | N2 | 2020-01-20 07:56 | 2020-01-20 08:15 | 18 | 2020-01-20 07:54 | 20 |  |  |  |  | Y |  |  |  | Y | [5 empty] | 0 | 199.05 | [23 empty] | 0 | 0 | A | [9 empty] | 21 | 0 | 770 | 12 | 0 | 0 | 0 | 655 | 0 | 606 | 0 | 0 | 0 | 24
2020-01-20 | C54084 | 3 | 저탄소 | AE8620HT | 연주종료 | Al 탈산 | T | 20 | 65 | 48400 | 98.22 | B | B | B |  | 1 |  | 1 | 1550 | 1550 | 7800 |  |  | 7800 | 76.74 | 37 | 101639 | 1624 |  | Y | 60 | 40 |  |  | C54082 | 04 |  |  |  | 박재승 | 3 |  | N | Y |  | Y |  | 103.65 | 12-5 | 0.22 | 387.41 | A |  | 1631 | 2 | 0.42 | 1581 | 1.92 | 73 | 38 | 397 | 6:37 | 13 | 13 | 0 | 0 |  | 0 | 10 |  | N2 | 2020-01-20 08:11 |  | 9 | 2020-01-20 07:58 | 22 |  |  |  |  | Y | [5 empty] | Y |  |  |  | 1.03 | 2.1 | [23 empty] | 1.01 | 0 | A | [9 empty] | 788 | 0 | 160 | 0 | 0 | 0 | 0 | 397 | 0 | 300 | 0 | 0 | 0 | 20 |  |  | 5
2020-01-20 | B56495 | 2 | 중탄소 | SM45CB |  | Si 탈산 | B | 5 | 43 | 51100 | 98.38 | B | B |  | B | 1 |  | 1 | 1540 | 1556 | 6600 |  |  | 6600 | 70.41 | 11 | 93731 | 1595 |  | Y | 54 | 37 | [7 empty] | 최남길 | 2 |  |  |  |  | Y |  | 103.6 | 12-9 | 0.78 | 130.3 | A |  | 1604 | 1 | 0.1 | 1559 | 1.22 | 66 | 21 | 229 | 3:49 | 14 | 17 | 0 | 0 |  | 0 | 0 |  | N2 | 2020-01-20 08:22 | 2020-01-20 09:00 | 38 | 2020-01-20 08:14 | 45 |  |  |  |  | Y |  | Y | Y | [5 empty] | 4.5 | 0 | 25.56 | [23 empty] | 0.02 | 0.02 | A | [9 empty] | 0 | 0 | 139 | 0 | 0 | 0 | 0 | 1290 | 0 | 0 | 0 | 0 | 0 | 10
2020-01-20 | A56567 | 1 | 고탄소 | AE1055LS |  | Al 탈산 | B | 1 | 29 | 52800 | 74.38 | B | B | B |  | 1 | 1 |  | 1520 | 1543 | 4700 |  |  | 4700 | 46.29 | 12 | 101532 | 1595 |  | Y | 41 | 31 | [7 empty] | 이호남 | 2 |  | Y |  |  |  |  | 103.7 | 13-2 | 0 | 182.65 | A |  | 1589 | 3 | 0.18 | 1547 | 1.27 | 63 | 25 | 248 | 4:08 | 25 | 25 | 16 | 0 |  | 0 |  |  | N2 | 2020-01-20 08:42 | 2020-01-20 09:12 | 30 | 2020-01-20 08:41 | 31 |  |  |  |  | Y |  |  |  | Y | [5 empty] | 0 | 142.61 | [23 empty] | 0.87 | 0 | A | [9 empty] | 57 | 0 | 848 | 36 | 0 | 0 | 0 | 454 | 0 | 408 | 0 | 0 | 0 | 33
2020-01-20 | C54085 | 3 | 저탄소 | AE8620HT | 연주종료 | Al 탈산 | T | 19 | 46 | 49650 | 95.6 | B | B | B |  | 1 |  | 1 | 1550 | 1559 | 8300 |  |  | 8300 | 83.93 | 36 | 98892 | 1623 | 368 | Y | 63 | 45 | [7 empty] | 박재승 | 4 |  |  |  |  | Y |  | 98.85 | 12-4 | 3 | 382.15 | A |  | 1632 | 2 | 0.43 | 1583 | 2.13 | 75 | 29 | 363 | 6:03 | 13 | 14 | 0 | 0 |  | 0 | 10 |  | N2 | 2020-01-20 09:21 |  | 16 | 2020-01-20 09:11 | 26 |  |  |  |  | Y | [5 empty] | Y |  |  |  | 0 | 3.01 | [23 empty] | 1.01 | 0 | B | [9 empty] | 749 | 0 | 0 | 0 | 0 | 0 | 0 | 405 | 0 | 301 | 0 | 0 | 0 | 40 |  |  | 5
2020-01-20 | B56496 | 2 | 중탄소 | SM45CB |  | Si 탈산 | B | 11 | 28 | 52250 | 85.77 | B | B |  | B | 1 |  | 1 | 1540 | 1524 | 7300 |  |  | 7300 | 73.24 | 12 | 99676 | 1615 |  | Y | 45 | 39 | [7 empty] | 최남길 | 2 |  |  |  |  | Y |  | 99.85 | 12-9 | 0 | 199.8 | A |  | 1610 | 1 | 0.1 | 1565 | 1.32 | 72 | 30 | 226 | 3:46 | 14 | 15 | 0 | 0 | 55 | 0 | 0 |  | N2 | 2020-01-20 09:26 | 2020-01-20 10:00 | 34 | 2020-01-20 09:20 | 40 | [6 empty] | Y | Y | [6 empty] | 0 | 18.82 | [23 empty] | 0.02 | 0.02 | A | [9 empty] | 0 | 0 | 32 | 0 | 0 | 0 | 0 | 1104 | 0 | 254 | 0 | 0 | 0 | 0 |  |  | 2
2020-01-20 | A56568 | 1 | 고탄소 | AE1055LS |  | Al 탈산 | B | 22 | 30 | 51300 | 86.23 | B | B | B |  | 1 | 1 |  | 1520 | 1552 | 4500 |  |  | 4500 | 53.19 | 10 | 84610 | 1589 |  | Y | 42 | 29 | [7 empty] | 이호남 | 2 |  | Y |  |  |  |  | 103.65 | 13-2 | 0 | 74.91 | A |  | 1588 | 3 | 0.17 | 1544 | 1.02 | 60 | 27 | 278 | 4:38 | 25 | 25 | 17 | 0 |  | 0 |  |  | N2 | 2020-01-20 09:59 | 2020-01-20 10:14 | 16 | 2020-01-20 09:56 | 18 |  |  |  |  | Y |  |  |  | Y | [5 empty] | 0 | 390.18 | [23 empty] | 0.01 | 0 | A | [9 empty] | 83 | 0 | 868 | 39 | 0 | 0 | 0 | 519 | 0 | 409 | 0 | 0 | 0 | 39 |  |  | 5
2020-01-20 | C54086 | 3 | 저탄소 | AE8620HT | 연주종료 | Al 탈산 | T | 10 | 80 | 47900 | 95.13 | B | B | B |  | 1 |  | 1 | 1550 | 1523 | 8300 |  |  | 8300 | 77.47 | 39 | 107133 | 1624 |  | Y | 60 | 44 | [7 empty] | 박재승 | 3 |  |  |  |  | Y |  | 105.5 | 12-4 | 0 | 497.13 | A |  | 1627 | 2 | 0.43 | 1577 | 2.08 | 69 | 21 | 453 | 7:33 | 13 | 13 | 0 | 0 |  | 0 | 10 |  | N2 | 2020-01-20 10:27 |  | 34 | 2020-01-20 10:15 | 46 |  |  |  |  | Y | [5 empty] | Y |  |  |  | 0.64 | 7.01 | [23 empty] | 1.01 | 0 | A | [9 empty] | 667 | 0 | 47 | 0 | 0 | 0 | 0 | 400 | 0 | 300 | 0 | 0 | 0 | 47 |  |  | 5
2020-01-20 | B56497 | 2 | 중탄소 | SM45CB |  | Si 탈산 | B | 16 | 22 | 52700 | 85.83 | B | B |  | B | 1 |  | 1 | 1540 | 1546 | 5500 |  |  | 5500 | 35.36 | 18 | 155556 | 1626 |  | Y | 40 | 31 | [7 empty] | 최남길 | 2 |  |  |  |  | Y |  | 101.3 | 13-1 | 0.12 | 84.96 | A |  | 1601 | 1 | 0.09 | 1558 | 1.15 | 65 | 28 | 225 | 3:45 | 14 | 16 | 0 | 0 |  | 0 | 0 |  | N2 | 2020-01-20 10:29 | 2020-01-20 11:00 | 31 | 2020-01-20 10:16 | 44 |  |  |  |  | Y |  | Y | Y | [5 empty] | 4 | 0 | 18.19 | [23 empty] | 0.05 | 0.05 | A | [9 empty] | 0 | 0 | 34 | 0 | 0 | 0 | 0 | 949 | 0 | 0 | 0 | 0 | 0 | 0
2020-01-20 | A56569 | 1 | 고탄소 | AE1055LS |  | Al 탈산 | B | 29 | 42 | 50500 | 76.52 | B | B | B |  | 1 | 1 |  | 1520 | 1549 | 4700 |  |  | 4700 | 46.29 | 12 | 101532 | 1594 |  | Y | 40 | 31 | [7 empty] | 이호남 | 2 |  | Y |  |  |  |  | 104.1 | 12-10 | 0 | 274.61 | A |  | 1594 | 3 | 0.17 | 1556 | 1.09 | 72 | 35 | 243 | 4:03 | 25 | 25 | 18 | 0 |  | 0 |  |  | N2 | 2020-01-20 10:50 | 2020-01-20 11:12 | 23 | 2020-01-20 10:48 | 24 |  |  |  |  | Y |  |  |  | Y | [5 empty] | 0 | 159.11 | [23 empty] | 0.96 | 0 | A | [9 empty] | 46 | 0 | 612 | 30 | 0 | 0 | 0 | 805 | 0 | 649 | 0 | 0 | 0 | 9
2020-01-20 | B56498 | 2 | 중탄소 | SM45C |  | Si 탈산 | B | 15 | 37 | 53650 | 82.88 | B | B |  | B | 1 |  | 1 | 1540 | 1574 | 4900 |  |  | 4900 | 118.46 | 5 | 41364 | 1624 |  | Y | 37 | 29 | [7 empty] | 최남길 | 2 |  |  |  |  | Y |  | 98.75 | 12-5 | 1.12 | 108.65 | A |  | 1604 | 1 | 0.09 | 1558 | 1.24 | 65 | 26 | 237 | 3:57 | 15 | 16 | 0 | 0 |  | 0 | 0 |  | N2 | 2020-01-20 11:34 | 2020-01-20 12:01 | 27 | 2020-01-20 11:21 | 40 |  |  |  |  | Y |  | Y | Y | [5 empty] | 4.2 | 0 | 18.2 | [23 empty] | 0.07 | 0.07 | A | [9 empty] | 0 | 0 | 32 | 0 | 0 | 183 | 0 | 686 | 0 | 205 | 0 | 0 | 0 | 5 |  |  | 4
2020-01-20 | C54087 | 3 | 저탄소 | AE8620HT | 연주종료 | Al 탈산 | T | 33 | 77 | 49050 | 81.03 | B | B | B |  | 1 |  | 1 | 1550 | 1582 | 7000 |  |  | 7000 | 65.34 | 39 | 107133 | 1632 |  | Y | 38 | 33 | 빌렛물량 쫓겨 고탭작업 | [6 empty] | 박재승 | 3 | [6 empty] | 106.8 | 12-5 | 0 | 305.95 | A |  | 1615 | 2 | 0.43 | 1570 | 1.32 | 62 | 19 | 384 | 6:24 | 13 | 13 | 0 | 0 |  | 0 | 10 |  | N2 | 2020-01-20 11:52 |  | 29 | 2020-01-20 11:42 | 38 |  |  |  |  | Y | [5 empty] | Y |  |  |  | 3.61 | 0.44 | [23 empty] | 1.01 | 0 | A | [9 empty] | 644 | 0 | 82 | 0 | 0 | 0 | 0 | 797 | 0 | 300 | 299 | 0 | 0 | 27
2020-01-20 | A56570 | 1 | 고탄소 | AE1055LS |  | Al 탈산 | B | 21 | 4 | 52600 | 81.62 | B | B | B |  | 1 | 1 |  | 1520 | 1549 | 4600 |  |  | 4600 | 45.31 | 12 | 101532 | 1603 |  | Y | 40 | 30 | [7 empty] | 이호남 | 2 |  | Y |  |  |  |  | 104.3 | 13-9 | 0.11 | 127.53 | A |  | 1589 | 3 | 0.17 | 1550 | 0.95 | 66 | 29 | 241 | 4:01 | 25 | 25 | 19 | 0 |  | 0 |  |  | N2 | 2020-01-20 11:53 | 2020-01-20 12:16 | 23 | 2020-01-20 11:52 | 24 |  |  |  |  | Y |  |  |  | Y | [5 empty] | 0 | 189.05 | [23 empty] | 19.99 | 0 | A | [9 empty] | 0 | 0 | 570 | 33 | 0 | 0 | 0 | 648 | 0 | 448 | 0 | 0 | 0 | 29
2020-01-20 | B56499 | 2 | 중탄소 | SM45C |  | Si 탈산 | B | 5 | 44 | 51750 | 85.97 | B | B |  | B | 1 |  | 1 | 1540 | 1526 | 6600 |  |  | 6600 | 69.72 | 14 | 94665 | 1626 |  | Y | 40 | 33 | [7 empty] | 최남길 | 2 |  |  |  |  | Y |  | 93.75 | 11-9 | 0 | 252.23 | A |  | 1609 | 1 | 0.09 | 1560 | 1.16 | 67 | 31 | 238 | 3:58 | 15 | 16 | 0 | 0 |  | 0 | 0 |  | N2 | 2020-01-20 12:39 | 2020-01-20 13:00 | 21 | 2020-01-20 12:31 | 29 | [6 empty] | Y | Y | [6 empty] | 0 | 21.88 | [23 empty] | 0.08 | 0.08 | A | [9 empty] | 0 | 0 | 11 | 0 | 0 | 150 | 0 | 852 | 0 | 408 | 0 | 0 | 0 | 10
2020-01-20 | A56571 | 1 | 고탄소 | AE1055LS |  | Al 탈산 | B | 1 | 30 | 51900 | 77.67 | B | B | B |  | 1 | 1 |  | 1520 | 1553 | 4100 |  |  | 4100 | 48.46 | 10 | 84610 | 1588 |  | Y | 42 | 26 | [7 empty] | 이호남 | 2 |  | Y |  |  |  |  | 104.85 | 13-3 | 0 | 144.58 | A |  | 1588 | 3 | 0.18 | 1549 | 1.11 | 65 | 28 | 250 | 4:10 | 25 | 25 | 20 | 0 |  | 0 |  |  | N2 | 2020-01-20 12:47 | 2020-01-20 13:17 | 30 | 2020-01-20 12:46 | 31 |  |  |  |  | Y |  |  |  | Y | [5 empty] | 0 | 157.01 | [23 empty] | 21 | 0 | A | [9 empty] | 0 | 0 | 737 | 7 | 0 | 0 | 0 | 493 | 0 | 404 | 0 | 0 | 0 | 53
2020-01-20 | C54088 | 3 | 저탄소 | AE8620HT | TUNDISH교체전 | Al 탈산 | T | 20 | 66 | 48000 | 87.27 | B | B | B |  | 1 |  | 1 | 1550 | 1553 | 7500 |  |  | 7500 | 75.84 | 36 | 98892 | 1654 |  | Y | 47 | 38 | [7 empty] | 박재승 | 3 |  |  |  |  | Y |  | 100.95 | 12-2 | 0 | 273.85 | A |  | 1650 | 2 | 0.41 | 1594 | 2.15 | 86 | 42 | 428 | 7:08 | 13 | 16 | 0 | 0 |  | 0 | 10 |  | N2 | 2020-01-20 13:15 |  | 13 | 2020-01-20 13:00 | 27 |  |  |  |  | Y | [5 empty] | Y |  |  |  | 1.28 | 2.7 | [23 empty] | 1.01 | 0 | A | [9 empty] | 541 | 0 | 29 | 0 | 0 | 0 | 0 | 859 | 0 | 301 | 264 | 0 | 0 | 0 |  |  | 5
2020-01-20 | B56500 | 2 | 중탄소 | SM45C |  | Si 탈산 | B | 11 | 29 | 52500 | 76.05 | B | B |  | B | 1 |  | 1 | 1540 | 1567 | 5400 |  |  | 5400 | 57.06 | 11 | 94644 | 1626 |  | Y | 36 | 31 | [7 empty] | 최남길 | 2 |  |  |  |  | Y |  | 103.1 | 13-2 | 1.71 | 63.68 | A |  | 1609 | 1 | 0.07 | 1561 | 1.24 | 68 | 29 | 221 | 3:41 | 15 | 16 | 0 | 0 |  | 0 | 0 |  | N2 | 2020-01-20 13:34 | 2020-01-20 14:00 | 26 | 2020-01-20 13:27 | 33 |  |  |  |  | Y |  | Y | Y | [5 empty] | 4 | 0 | 19.11 | [23 empty] | 0.03 | 0.03 | A | [9 empty] | 0 | 0 | 10 | 0 | 0 | 198 | 0 | 908 | 0 | 202 | 0 | 0 | 0 | 16
2020-01-20 | A56572 | 1 | 고탄소 | AE1055LS | TUNDISH교체전 | Al 탈산 | B | 22 | 31 | 51000 | 89.92 | B | B | B |  | 1 | 1 |  | 1520 | 1535 | 5600 |  |  | 5600 | 66.59 | 11 | 84101 | 1596 |  | Y | 48 | 34 | [7 empty] | 이호남 | 2 |  |  | Y |  |  |  | 100.75 | 12-9 | 3 | 133.17 | A |  | 1591 | 3 | 0.17 | 1552 | 0.95 | 68 | 32 | 243 | 4:03 | 25 | 25 | 21 | 0 |  | 0 |  |  | N2 | 2020-01-20 13:49 | 2020-01-20 14:18 | 28 | 2020-01-20 13:47 | 30 |  |  |  |  | Y |  |  |  | Y | [5 empty] | 0 | 186.61 | [23 empty] | 0.14 | 0 | A | [9 empty] | 25 | 0 | 709 | 29 | 0 | 0 | 0 | 799 | 0 | 560 | 0 | 0 | 0 | 6
2020-01-20 | B56501 | 2 | 중탄소 | SM45C |  | Si 탈산 | B | 16 | 23 | 53450 | 108.78 | B | C |  | C | 1 |  | 1 | 1540 | 1536 | 7500 |  |  | 7500 | 80.04 | 11 | 93698 | 1646 |  | Y | 50 | 38 |  |  | A56570 | 03 |  |  |  | 최남길 | 2 |  |  | Y |  | Y |  | 103.05 | 13-3 | 136.4 | 124.74 | A |  | 1613 | 1 | 0.09 | 1573 | 0.78 | 80 | 40 | 241 | 4:01 | 15 | 15 | 0 | 0 | 80 | 0 | 0 |  | N2 | 2020-01-20 15:07 | 2020-01-20 15:16 | 9 | 2020-01-20 14:58 | 18 |  |  |  |  | N | 공정바빠 | Y | Y | [6 empty] | 0 | 16.49 | [23 empty] | 0.1 | 0.1 | A | [9 empty] | 0 | 0 | 268 | 0 | 0 | 162 | 0 | 934 | 0 | 207 | 0 | 0 | 0 | 21
2020-01-20 | C54089 | 3 | 고탄소 | AE1055M1 | TUNDISH교체 | Al 탈산 | B | 19 | 47 | 49100 | 82.97 | B | C | C |  | 1 | 1 |  | 1530 | 1512 | 8200 |  |  | 8200 | 96.92 | 10 | 84610 | 1620 |  | Y | 50 | 44 | [7 empty] | 박재승 | 3 | [6 empty] | 99.85 | 12-5 | 0 | 331.63 | A |  | 1620 | 3 |  | 1575 | 0 | 89 | 27 |  | : | 20 |  | 22 | 0 |  | 0 |  |  | N2 | 2020-01-20 14:46 | 2020-01-20 15:38 | 52 | [6 empty] | Y |  |  |  | Y | [5 empty] | 0 | 0 | [19 empty] | 1.78 |  |  |  | 6.26 | 0 | A | [9 empty] | 0 | 0 | 682 | 27 | 0 | 0 | 0 | 1070 | 0 | 299 | 0 | 0 | 0 | 64 |  |  |  |  | 1
2020-01-20 | C54090 | 3 | 고탄소 | AE1055M1 |  | Al 탈산 | B | 21 | 5 | 52900 | 103.93 | C | C | C |  | 1 | 1 |  | 1530 | 1531 | 6900 |  |  | 6900 | 67.96 | 12 | 101532 | 1621 |  | Y | 53 | 49 | [8 empty] | 2 |  |  |  |  | Y |  | 105.9 | 14-1 | 1.68 | 256.43 | A |  | 1602 | 3 | 0.18 | 1553 | 0.96 | 67 | 32 | 282 | 4:42 | 20 | 25 | 23 | 0 |  | 0 |  |  | N2 | 2020-01-20 16:18 | 2020-01-20 16:39 | 22 | 2020-01-20 16:17 | 22 |  |  |  |  | Y |  |  |  | Y | [5 empty] | 0 | 302.06 | [23 empty] | 11.73 | 0 | A | [9 empty] | 0 | 0 | 666 | 15 | 0 | 0 | 0 | 602 | 0 | 278 | 0 | 0 | 0 | 182
2020-01-20 | B56502 | 2 | 중탄소 | SM45C |  | Si 탈산 | B | 15 | 38 | 53150 | 84.68 | C | C |  | C | 1 |  | 1 | 1540 | 1535 | 5600 |  |  | 5600 | 61.31 | 11 | 91341 | 1634 |  | Y | 35 | 28 | [7 empty] | 고승만 | 2 |  |  | N |  | Y |  | 102.75 | 12-9 | 171.05 | 0 | A |  | 1613 | 1 | 0.1 | 1570 | 1.1 | 77 | 34 | 200 | 3:20 | 15 | 17 | 0 | 0 |  | 0 | 0 |  | N2 | 2020-01-20 16:01 | 2020-01-20 16:26 | 25 | 2020-01-20 15:50 | 36 |  |  |  |  | Y |  | Y | Y | [5 empty] | 4 | 0 | 17.69 | [23 empty] | 0 | 0 | A | [9 empty] | 0 | 0 | 130 | 0 | 0 | 169 | 0 | 808 | 0 | 411 | 0 | 0 | 0 | 30 |  |  | 5
2020-01-20 | B56503 | 2 | 중탄소 | SM45C | TUNDISH교체전 | Si 탈산 | B | 5 | 45 | 51250 | 85.6 | C | C |  | C | 1 |  | 1 | 1540 | 1555 | 6000 |  |  | 6000 | 61.97 | 12 | 96820 | 1626 |  | Y | 37 | 28 | [7 empty] | 고승만 | 2 |  |  |  |  | Y |  |  |  | 192.58 | 0 | A |  | 1612 | 1 | 0.11 | 1550 | 1.55 | 57 | 22 | 225 | 3:45 | 15 | 16 | 0 | 0 | 100 | 0 | 0 |  | N2 | 2020-01-20 17:07 | 2020-01-20 17:33 | 25 | 2020-01-20 16:51 | 42 |  |  |  |  | Y |  | Y | Y | [5 empty] | 4.7 | 0 | 18.66 | [23 empty] | 0.15 | 0.15 | A | [9 empty] | 0 | 0 | 273 | 0 | 0 | 185 | 0 | 707 | 0 | 460 | 0 | 0 | 0 | 15
2020-01-20 | C54091 | 3 | 고탄소 | AE1055M1 |  | Al 탈산 | B | 1 | 31 | 52000 | 83.07 | C | C | C |  | 1 | 1 |  | 1530 | 1545 | 5800 |  |  | 5800 | 68.55 | 10 | 84610 | 1622 | 380 | Y | 44 | 36 | [8 empty] | 2 |  |  |  |  | Y |  | 101.95 | 12-10 | 0 | 176.3 | A |  | 1612 | 3 | 0.31 | 1566 | 1.35 | 80 | 40 | 351 | 5:51 | 20 | 23 | 24 | 0 |  | 0 |  |  | N2 | 2020-01-20 17:11 | 2020-01-20 17:44 | 33 | 2020-01-20 17:10 | 33 |  |  |  |  | Y |  |  |  | Y | [5 empty] | 0 | 307.57 | [23 empty] | 14.23 | 0 | A | [9 empty] | 0 | 0 | 812 | 0 | 0 | 0 | 0 | 400 | 0 | 199 | 0 | 0 | 0 | 120
2020-01-20 | B56504 | 2 | 중탄소 | AE4130M6 | TUNDISH교체 | Al 탈산 | B | 11 | 30 | 52300 | 106.78 | C | C |  | C | 1 |  | 1 | 1540 | 1537 | 9700 |  |  | 9700 | 108.1 | 11 | 89730 | 1665 |  | Y | 52 | 48 | [7 empty] | 고승만 | 2 |  |  |  |  | Y |  |  |  | 281.29 | 0 | A |  | 1653 | 1 | 0.09 | 1592 | 1.23 | 89 | 36 | 169 | 2:49 | 18 | 21 | 0 | 0 | 30 | 0 | 0 |  | N2 | 2020-01-20 18:35 | 2020-01-20 18:57 | 22 | 2020-01-20 18:20 | 37 |  |  |  |  | Y |  | Y | Y | [5 empty] | 4 | 9.59 | 0 | [19 empty] | 2.71 | 2.01 |  |  | 0.11 | 0.11 | A | [9 empty] | 1297 | 0 | 145 | 0 | 0 | 228 | 0 | 962 | 0 | 206 | 0 | 0 | 0 | 19 |  |  | 9 |  | 1
2020-01-20 | C54092 | 3 | 고탄소 | AE1055M1 |  | Al 탈산 | B | 22 | 32 | 41200 | 90.82 | C | C | C |  | 1 | 1 |  | 1530 | 1522 | 5900 |  |  | 5900 | 58.11 | 12 | 101532 | 1587 |  | Y | 42 | 37 | [8 empty] | 2 |  |  |  |  | Y |  |  |  | 0 | 194.65 | A |  | 1587 | 3 | 0.18 | 1537 | 1.06 | 51 | 25 | 255 | 4:15 | 20 | 23 | 25 | 0 |  | 0 |  |  | N2 | 2020-01-20 18:34 | 2020-01-20 18:45 | 11 | 2020-01-20 18:32 | 13 |  |  |  |  | Y |  |  |  | Y | [5 empty] | 0 | 234.72 | [23 empty] | 0.01 | 0 | A | [9 empty] | 0 | 0 | 773 | 24 | 0 | 0 | 0 | 549 | 0 | 201 | 0 | 0 | 0 | 126
2020-01-20 | B56505 | 2 | 중탄소 | AE4130M6 |  | Al 탈산 | B | 16 | 24 | 0 | 100.23 | C | C |  | C | 1 |  | 1 | 1540 | 1564 | 7200 |  |  | 7200 | 76.91 | 11 | 93610 | 1635 |  | Y | 46 | 44 | [7 empty] | 고승만 | 2 |  |  |  |  | Y |  | 150.3 |  | 263.95 | 0 | A |  | 1640 | 1 | 0.1 | 1577 | 1.47 | 74 | 33 | 212 | 3:32 | 18 | 19 | 0 | 0 |  | 0 | 0 |  | N2 | 2020-01-20 19:39 | 2020-01-20 20:00 | 21 | 2020-01-20 19:21 | 39 |  |  |  |  | Y |  | Y | Y | [6 empty] | 10.07 | 0 | [20 empty] | 1.41 |  |  | 0.16 | 0.16 | A | [9 empty] | 1265 | 0 | 125 | 0 | 0 | 233 | 0 | 657 | 0 | 409 | 0 | 0 | 0 | 28 |  |  | 7
2020-01-20 | C54093 | 3 | 중탄소 | SM40CM | 연주시작 | Al 탈산 | T | 19 | 48 | 49050 | 103.77 | C | C | C |  | 1 |  | 1 | 1535 | 1565 | 7800 |  |  | 7800 | 86.04 | 33 | 90651 | 1650 |  | Y | 54 | 52 | [8 empty] | 2 |  |  |  |  | Y |  | 94.4 | 11-9 | 300.3 | 0 | A |  | 1629 | 2 | 0.43 | 1589 | 1.14 | 92 | 36 | 444 | 7:24 | 10 | 10 | 0 | 0 |  | 0 | 15 |  | N2 | 2020-01-20 19:58 |  | 21 | 2020-01-20 19:43 | 36 |  |  |  |  | Y | [5 empty] | N |  |  |  | 2.56 | 0 | [23 empty] | 0 | 0 | A | [9 empty] | 0 | 0 | 212 | 0 | 0 | 0 | 0 | 896 | 0 | 201 | 335 | 0 | 0 | 36 |  |  | 9 |  | 1
2020-01-20 | A56573 | 1 | 고탄소 | AE1055M1 |  | Al 탈산 | B | 29 | 43 | 50900 | 81.98 | C | C | C |  | 1 | 1 |  | 1520 | 1546 | 6800 |  |  | 6800 | 66.97 | 12 | 101532 | 1584 |  | Y | 48 | 44 | [7 empty] | 박안희 | 2 |  | Y |  |  |  |  | 105.25 | 13-1 | 0 | 229.39 | A |  | 1584 | 3 | 0.18 | 1547 | 1.12 | 61 | 18 | 309 | 5:09 | 20 | 20 | 26 | 0 |  | 0 |  |  | N2 | 2020-01-20 19:40 | 2020-01-20 19:57 | 16 | 2020-01-20 19:39 | 17 | [8 empty] | Y | [5 empty] | 0 | 136.44 | [23 empty] | 1.44 | 0 | A | [9 empty] | 0 | 0 | 767 | 16 | 0 | 0 | 0 | 1025 | 0 | 516 | 0 | 0 | 0 | 47
2020-01-20 | B56506 | 2 | 중탄소 | AE4130M6 |  | Al 탈산 | B | 15 | 39 | 52550 | 97.75 | C | C |  | C | 1 |  | 1 | 1540 | 1555 | 7500 |  |  | 7500 | 81.53 | 14 | 91994 | 1647 |  | Y | 48 | 40 | [7 empty] | 고승만 | 2 |  |  |  |  | Y |  |  |  | 224.69 | 0 | A |  | 1625 | 1 | 0.09 | 1562 | 1.38 | 59 | 20 | 265 | 4:25 | 18 | 19 | 0 | 0 | 30 | 0 | 0 |  | N2 | 2020-01-20 20:47 | 2020-01-20 21:05 | 18 | 2020-01-20 20:36 | 29 |  |  |  |  | Y |  | Y | Y | [5 empty] | 4 | 9.91 | 0 | [20 empty] | 1.79 |  |  | 0.09 | 0.09 | A | [9 empty] | 1292 | 0 | 540 | 0 | 0 | 254 | 0 | 962 | 0 | 410 | 0 | 0 | 0 | 40 |  |  | 5
2020-01-20 | A56574 | 1 | 고탄소 | AE1055M1 |  | Al 탈산 | B | 21 | 6 | 52500 | 73.13 | C | C | C |  | 1 | 1 |  | 1520 | 1554 | 4700 |  |  | 4700 | 46.29 | 12 | 101532 | 1587 |  | Y | 41 | 31 | [7 empty] | 박안희 | 2 |  | Y |  |  |  |  | 105.1 | 13-10 | 0 | 244.21 | A |  | 1587 | 3 | 0.19 | 1549 | 1.19 | 63 | 22 | 269 | 4:29 | 20 | 20 | 27 | 0 |  | 0 |  |  | N2 | 2020-01-20 20:38 | 2020-01-20 21:13 | 35 | 2020-01-20 20:37 | 36 |  |  |  |  | Y |  |  |  | Y | [5 empty] | 0 | 150.22 | [23 empty] | 2.5 | 0 | A | [9 empty] | 0 | 0 | 786 | 14 | 0 | 0 | 0 | 648 | 0 | 520 | 0 | 0 | 0 | 64
2020-01-20 | C54094 | 3 | 중탄소 | SM40CM | 연주종료 | Al 탈산 | T | 20 | 67 | 47850 | 87.97 | C | C | C |  | 1 |  | 1 | 1535 | 1563 | 7800 |  |  | 7800 | 67.61 | 42 | 115374 | 1610 |  | Y | 50 | 45 | [15 empty] | 92 | 11-3 | 192.04 | 0 | A |  | 1608 | 2 | 0.43 | 1562 | 1.48 | 65 | 30 | 441 | 7:21 | 10 | 10 | 0 | 0 |  | 0 | 7 |  | N2 | 2020-01-20 21:03 |  | 22 | 2020-01-20 20:56 | 29 |  |  |  |  | Y | [5 empty] | Y |  |  |  | 2.21 | 0 | [23 empty] | 0.66 | 0 | A | [9 empty] | 0 | 0 | 303 | 0 | 0 | 0 | 0 | 601 | 0 | 200 | 98 | 0 | 0 | 72 |  |  | 7
2020-01-20 | B56507 | 2 | 중탄소 | AE4130M6 |  | Al 탈산 | B | 5 | 46 | 51200 | 108.2 | C | C |  | A | 1 |  | 1 | 1540 | 1534 | 8100 |  |  | 8100 | 77.04 | 16 | 105136 | 1635 |  | Y | 50 | 42 |  |  | B56504 | 05 |  |  |  | 고승만 | 2 |  |  | Y |  | Y |  | 101.6 | 12-6 | 325.56 | 0 | A |  | 1628 | 1 | 0.09 | 1572 | 0 | 69 | 30 | 230 | 3:50 | 18 | 19 | 0 | 0 | 30 | 0 | 0 |  | N2 | 2020-01-20 22:16 | 2020-01-20 22:17 | 1 | 2020-01-20 21:58 | 19 |  |  |  |  | Y |  | Y | Y | [5 empty] | 5 | 9.83 | 0 | [20 empty] | 1.32 |  |  | 0.12 | 0.12 | A | [9 empty] | 1286 | 0 | 190 | 0 | 0 | 245 | 0 | 558 | 0 | 208 | 0 | 0 | 0 | 45 |  |  | 12
2020-01-20 | A56575 | 1 | 고탄소 | AE1055M1 |  | Al 탈산 | B | 1 | 32 | 52700 | 67.4 | C | C | C |  | 1 | 1 |  | 1520 | 1546 | 4800 |  |  | 4800 | 56.73 | 10 | 84610 | 1588 |  | Y | 41 | 31 | [7 empty] | 박안희 | 2 |  | Y | [6 empty] | 0 | 136.74 | A |  | 1588 | 3 | 0.18 | 1551 | 1.32 | 65 | 24 | 1513 | 25:13 | 20 | 20 | 31 | 0 |  | 0 |  |  | N2 | 2020-01-20 21:43 | 2020-01-20 22:17 | 34 | 2020-01-20 21:44 | 33 |  |  |  |  | Y |  |  |  | Y | [5 empty] | 0 | 995 | [23 empty] | 3.67 | 0 | A | [9 empty] | 0 | 0 | 716 | 0 | 0 | 0 | 0 | 547 | 0 | 520 | 0 | 0 | 0 | 24
2020-01-20 | C54095 | 3 | 중탄소 | AE1038M | 연주종료 | Al 탈산 | T | 33 | 78 | 49400 | 83.72 | C | C | A |  | 1 |  | 1 | 1535 | 1571 | 6000 |  |  | 6000 | 90.81 | 24 | 66072 | 1571 | 380 | Y | 42 | 37 | [15 empty] | 98.2 | 11-7 | 290.14 | 0 | A |  | 1601 | 2 | 0.45 | 1557 | 1.29 | 59 | 15 | 406 | 6:46 | 10 | 10 | 0 | 0 |  | 0 | 9 |  | AR | 2020-01-20 22:16 |  | 18 | 2020-01-20 22:07 | 27 |  |  |  |  | Y | [5 empty] | Y |  |  |  | 5.42 | 0 | [23 empty] | 0 | 0 | A | [9 empty] | 58 | 0 | 607 | 0 | 0 | 0 | 0 | 512 | 0 | 199 | 65 | 0 | 0 | 53 |  |  | 7 | 0.017
2020-01-20 | B56508 | 2 | 중탄소 | AE4130M6 |  | Al 탈산 | B | 11 | 31 | 0 | 101.1 | C | A |  | A | 1 |  | 1 | 1540 | 1545 | 7400 |  |  | 7400 | 72.46 | 12 | 102120 | 1634 |  | Y | 50 | 40 |  |  | B56505 | 05 |  |  |  | 고승만 | 2 |  |  | Y |  | Y |  | 158.4 |  | 235.66 | 0 | A |  | 1623 | 1 | 0.1 | 1569 | 0 | 66 | 28 | 231 | 3:51 | 18 | 19 | 0 | 0 | 40 | 0 | 0 |  | N2 | 2020-01-20 23:14 | 2020-01-20 23:25 | 11 | 2020-01-20 23:00 | 25 |  |  |  |  | Y |  | Y | Y | [5 empty] | 4.5 | 12.08 | 0 | [20 empty] | 1.2 |  |  | 0.17 | 0.17 | A | [9 empty] | 1294 | 0 | 311 | 0 | 0 | 222 | 0 | 609 | 0 | 204 | 0 | 0 | 0 | 27
2020-01-20 | A56576 | 1 | 고탄소 | AE1055M1 |  | Al 탈산 | B | 22 | 33 | 51500 | 74.35 | C | A | A |  | 1 | 1 |  | 1520 | 1534 | 5100 |  |  | 5100 | 60.28 | 10 | 84610 | 1591 |  | Y | 43 | 34 | [7 empty] | 박안희 | 2 |  | Y |  |  |  |  | 100.65 | 12-8 | 0 | 252.76 | A |  | 1591 | 3 | 0.18 | 1557 | 1.06 | 71 | 28 | 281 | 4:41 | 20 | 20 | 29 | 0 |  | 0 |  |  | N2 | 2020-01-20 22:48 | 2020-01-20 23:19 | 31 | 2020-01-20 22:48 | 31 |  |  |  |  | Y |  |  |  | Y | [5 empty] | 0 | 134.8 | [23 empty] | 0.04 | 0 | A | [9 empty] | 0 | 0 | 667 | 20 | 0 | 0 | 0 | 298 | 0 | 299 | 0 | 0 | 0 | 9
2020-01-20 | C54096 | 3 | 중탄소 | AE1038M | 연주종료 | Al 탈산 | T | 10 | 81 | 47550 | 89.08 | A | A | A |  | 1 |  | 1 | 1535 | 1543 | 8300 |  |  | 8300 | 91.36 | 33 | 90849 | 1660 |  | Y | 43 | 41 | 레들가열상태불량으로 9탭작업 |  | C54093 | 05 |  |  |  | 도주용 | 2 |  | Y |  |  | Y |  | 95.8 | 11-4 | 193.31 | 0 | A |  | 1635 | 2 | 0.45 | 1575 | 1.62 | 77 | 8 | 452 | 7:32 | 10 | 10 | 0 | 0 |  | 0 |  |  | AR | 2020-01-20 23:33 |  | 14 | 2020-01-20 23:23 | 24 | [14 empty] | 5.49 | 0 | [23 empty] | 0 | 0 | A | [9 empty] | 0 | 0 | 46 | 0 | 0 | 0 | 0 | 705 | 0 | 300 | 0 | 0 | 0 | 41 |  |  | 7
2020-01-20 | A56577 | 1 | 고탄소 | AE1055M1 |  | Al 탈산 | B | 29 | 44 | 51400 | 70.8 | A | A | A |  | 1 | 1 |  | 1520 | 1580 | 4800 |  |  | 4800 | 47.28 | 12 | 101532 | 1591 |  | Y | 40 | 32 |  |  | A56574 |  |  |  |  | 정용태 | 3 |  |  | Y |  |  |  | 106.2 | 13-2 | 0 | 246.62 | A |  | 1591 | 3 | 0.18 | 1582 | 0.3 | 96 | 23 | 287 | 4:47 | 20 | 20 | 30 | 0 |  | 0 |  |  | N2 | 2020-01-20 23:44 | 2020-01-21 00:23 | 38 | 2020-01-20 23:44 | 39 | [8 empty] | Y | [5 empty] | 0 | 142.91 | [23 empty] | 1.07 | 0 | A | [9 empty] | 0 | 0 | 780 | 18 | 0 | 0 | 0 | 571 | 0 | 443 | 0 | 0 | 0 | 22
2020-01-20 | B56509 | 2 | 중탄소 | AE4130M6 | 연주종료 | Al 탈산 | B | 16 | 25 | 53250 | 99.87 | A | A |  | A | 1 |  | 1 | 1540 | 1544 | 7000 |  |  | 7000 | 86.18 | 10 | 81222 | 1635 |  | Y | 48 | 37 |  |  | B56506 | 05 |  |  |  | 임현진 | 2 |  |  |  |  | Y |  | 98.25 | 12-7 | 259.95 | 0 | A |  | 1623 | 1 | 0.1 | 1561 | 1.49 | 58 | 22 | 268 | 4:28 | 18 | 19 | 0 | 0 |  | 0 | 0 |  | N2 | 2020-01-21 00:19 | 2020-01-21 00:36 | 18 | 2020-01-21 00:01 | 35 |  |  |  |  | Y |  | Y | Y | [5 empty] | 4.5 | 12.56 | 0 | [20 empty] | 1.16 |  |  | 0.2 | 0.2 | A | [9 empty] | 1166 | 0 | 302 | 0 | 0 | 226 | 0 | 958 | 0 | 203 | 0 | 0 | 0 | 25
2020-01-20 | C54097 | 3 | 중탄소 | AE1038M | 연주종료 | Al 탈산 | T | 19 | 49 | 49000 | 83 | A | A | A |  | 1 |  | 1 | 1535 | 1523 | 6800 |  |  | 6800 | 74.85 | 33 | 90849 | 1628 |  | Y | 42 | 32 |  |  | C54094 | 05 |  |  |  | 도주용 | 2 |  | Y |  |  | Y | 4 | 94.15 | 11-8 | 199.62 | 0.3 | A |  | 1608 | 2 | 0.42 | 1566 | 1.2 | 68 | 33 | 411 | 6:51 | 10 | 10 | 0 | 0 |  | 0 |  |  | AR | 2020-01-21 00:49 |  | 6 | 2020-01-21 00:43 | 12 | [14 empty] | 3.76 | 0 | [23 empty] | 0 | 0 | A |  |  | 9.427 | 30.336 | 48.206 | 0.239 | 5.113 | 1.589 | 1487.24 | 0 | 0 | 314 | 0 | 0 | 0 | 0 | 600 | 0 | 300 | 0 | 0 | 0 | 59 |  |  | 8
2020-01-20 | A56578 | 1 | 고탄소 | AE1055M1 |  | Al 탈산 | B | 21 | 7 | 52500 | 80.15 | A | A | A |  | 1 | 1 |  | 1520 | 1550 | 4700 |  |  | 4700 | 46.29 | 12 | 101532 | 1587 |  | Y | 41 | 30 |  |  | A56575 |  |  |  |  | 정용태 | 3 |  |  | Y |  |  |  | 105.85 | 13-10 | 0 | 266.34 | A |  | 1587 | 3 | 0.18 | 1548 | 1.05 | 62 | 17 | 291 | 4:51 | 20 | 20 | 31 | 0 |  | 0 |  |  | N2 | 2020-01-21 00:52 | 2020-01-21 01:28 | 36 | 2020-01-21 00:50 | 38 |  |  |  |  | Y |  |  |  | Y | [5 empty] | 0 | 156.92 | [23 empty] | 0.07 | 0 | A | [9 empty] | 0 | 0 | 720 | 19 | 0 | 0 | 0 | 793 | 0 | 0 | 0 | 0 | 0 | 101
2020-01-20 | C54098 | 3 | 중탄소 | AE1038M | 연주종료 | Al 탈산 | T | 20 | 68 | 47750 | 84.37 | A | A | A |  | 1 |  | 1 | 1535 | 1527 | 6700 |  |  | 6700 | 73.75 | 33 | 90849 | 1627 |  | Y | 42 | 33 |  |  | C54095 | 05 |  |  |  | 정종훈 | 2 |  |  | Y |  | Y |  | 99.7 | 11-10 | 249.99 | 0 | A |  | 1623 | 2 | 0.46 | 1579 | 1.42 | 81 | 30 | 395 | 6:35 | 10 | 10 | 0 | 0 |  | 0 |  |  | AR | 2020-01-21 01:52 |  | 13 | 2020-01-21 01:40 | 25 | [14 empty] | 3.77 | 0 | [23 empty] | 0.68 | 0 | A |  |  | 8.057 | 31.362 | 48.489 | 0.373 | 6.018 | 1.546 | 1455.36 | 0 | 0 | 491 | 0 | 0 | 0 | 0 | 695 | 0 | 300 | 99 | 0 | 0 | 76 |  |  | 6
2020-01-20 | A56579 | 1 | 고탄소 | AE1055M1 |  | Al 탈산 | B | 1 | 33 | 51200 | 73.23 | A | A | A |  | 1 | 1 |  | 1520 | 1550 | 5300 |  |  | 5300 | 52.2 | 12 | 101532 | 1593 |  | Y | 41 | 31 |  |  | A56576 |  |  |  |  | 정용태 | 3 |  | N | Y | [5 empty] | 0 | 252.06 | A |  | 1593 | 3 | 0.2 | 1551 | 1.35 | 65 | 20 | 310 | 5:10 | 20 | 20 | 32 | 0 |  | 0 |  |  | N2 | 2020-01-21 01:46 | 2020-01-21 02:33 | 46 | 2020-01-21 01:45 | 48 |  |  |  |  | Y |  |  |  | Y | [5 empty] | 0 | 119.66 | [23 empty] | 1.03 | 0 | A | [9 empty] | 0 | 0 | 665 | 19 | 0 | 0 | 0 | 598 | 0 | 548 | 117 | 0 | 0 | 96
2020-01-20 | C54099 | 3 | 중탄소 | AE1038M | 연주종료 | Al 탈산 | T | 33 | 79 | 50800 | 83.88 | A | A | A |  | 1 |  | 1 | 1535 | 1558 | 5700 |  |  | 5700 | 62.74 | 33 | 90849 | 1658 |  | Y | 48 | 30 |  |  | C54096 | 05 |  |  |  | 도주용 | 2 |  | N | Y |  | Y | 4 | 94.4 | 11-3 | 189.74 | 0 | A |  | 1622 | 2 | 0.47 | 1571 | 1.89 | 73 | 35 | 430 | 7:10 | 10 | 10 | 0 | 0 |  | 0 |  |  | AR | 2020-01-21 02:53 |  | 20 | 2020-01-21 02:43 | 29 | [14 empty] | 4.9 | 0 | [23 empty] | 0.01 | 0 | A | [9 empty] | 0 | 0 | 389 | 0 | 0 | 0 | 0 | 704 | 0 | 300 | 99 | 0 | 0 | 41 |  |  | 5
2020-01-20 | A56580 | 1 | 고탄소 | AE1055M1 | TUNDISH교체전 | Al 탈산 | B | 22 | 34 | 51600 | 87.25 | A | A | A |  | 1 | 1 |  | 1520 | 1533 | 6100 |  |  | 6100 | 65.69 | 12 | 92858 | 1579 |  | Y | 45 | 36 |  |  | A56577 |  |  |  |  | 정용태 | 3 |  |  | Y |  |  |  | 108.85 | 13-7 | 0 | 274.5 | A |  | 1579 | 3 | 0.18 | 1549 | 0.7 | 63 | 23 | 416 | 6:56 | 20 | 20 | 33 | 0 |  | 0 |  |  | N2 | 2020-01-21 02:57 | 2020-01-21 03:35 | 38 | 2020-01-21 02:57 | 38 |  |  |  |  | Y |  |  |  | Y | [5 empty] | 0 | 185.92 | [23 empty] | 2.36 | 0 | A | [9 empty] | 0 | 0 | 758 | 30 | 0 | 0 | 0 | 542 | 0 | 546 | 117 | 0 | 0 | 25
2020-01-20 | C54100 | 3 | 중탄소 | AE1038M | 연주종료 | Al 탈산 | T | 10 | 82 | 48850 | 89.25 | A | A | A |  | 1 |  | 1 | 1535 | 1527 | 7100 |  |  | 7100 | 71.64 | 36 | 99108 | 1633 |  | Y | 46 | 34 |  |  | C54097 | 05 |  |  |  | 정종훈 | 2 |  |  | Y |  | Y |  | 100.15 | 11-8 | 241.36 | 0 | A |  | 1618 | 2 | 0.47 | 1572 | 1.28 | 74 | 34 | 379 | 6:19 | 10 | 10 | 0 | 0 |  | 0 |  |  | AR | 2020-01-21 04:04 |  | 7 | 2020-01-21 03:56 | 15 | [14 empty] | 11.07 | 0 | [23 empty] | 0 | 0 | A | [9 empty] | 37 | 0 | 575 | 0 | 0 | 0 | 0 | 705 | 0 | 301 | 199 | 0 | 0 | 50 |  |  | 7
2020-01-20 | A56581 | 1 | 저탄소 | SCM415HON | TUNDISH교체 | Al 탈산 | B | 29 | 45 | 51300 | 92.45 | A | A | A |  | 1 | 1 |  | 1540 | 1574 | 7600 |  |  | 7600 | 74.85 | 12 | 101532 | 1631 | 362 | Y | 50 | 43 |  |  | A56578 |  |  |  | T/D 교체 첫번째 Heat | 정용태 | 3 |  |  | Y |  |  |  | 109.65 | 13-5 | 0 | 399.29 | A |  | 1655 | 3 | 0.2 | 1607 | 1.2 | 94 | 28 | 354 | 5:54 | 16 | 20 | 34 | 0 |  | 0 |  |  | N2 | 2020-01-21 04:07 | 2020-01-21 05:06 | 59 | 2020-01-21 04:04 | 62 |  |  |  |  | Y |  |  |  | Y | [5 empty] | 0 | 211.09 | [19 empty] | 2.3 |  |  |  | 0 | 0.08 | A | [9 empty] | 300 | 1393 | 0 | 47 | 0 | 0 | 0 | 296 | 0 | 296 | 0 | 0 | 0 | 32 |  |  | 7 |  | 1
2020-01-20 | B56510 | 2 | 중탄소 | AE4130M6 | 연주시작 | Al 탈산 | B | 16 | 26 | 52000 | 117.08 | A | A |  | A | 1 |  | 1 | 1540 | 1545 | 9700 |  |  | 9700 | 98.74 | 12 | 98242 | 1697 |  | Y | 56 | 52 | [7 empty] | 임현진 | 2 |  |  |  |  | Y |  | 99.4 | 12-9 | 264.96 | 0 | A |  | 1674 | 1 | 0.09 | 1610 | 1.5 | 107 | 42 | 283 | 4:43 | 18 | 21 | 0 | 0 |  | 0 | 0 |  | N2 | 2020-01-21 04:59 | 2020-01-21 05:24 | 25 | 2020-01-21 04:37 | 47 |  |  |  |  | Y |  | Y | Y | [5 empty] | 5 | 11.42 | 0 | [19 empty] | 3.11 | 2.62 |  |  | 0.29 | 0.29 | A | [9 empty] | 1159 | 0 | 335 | 0 | 0 | 261 | 0 | 1414 | 0 | 408 | 0 | 0 | 0 | 7 |  |  | 14 |  | 1
2020-01-20 | A56582 | 1 | 저탄소 | SCM415HON |  | Al 탈산 | B | 21 | 8 | 52800 | 103.95 | A | A | A |  | 1 | 1 |  | 1540 | 1551 | 7800 |  |  | 7800 | 76.82 | 12 | 101532 | 1630 |  | Y | 51 | 44 |  |  | A56579 |  |  |  | T/D 교체 2번째 Heat | 정용태 | 2 |  |  | Y |  |  |  | 107.55 | 14-2 | 0 | 351.12 | A |  | 1630 | 3 | 0.2 | 1589 | 0.82 | 76 | 30 | 343 | 5:43 | 16 | 20 | 35 | 0 |  | 0 |  |  | N2 | 2020-01-21 05:18 | 2020-01-21 06:04 | 46 | 2020-01-21 05:16 | 48 | [8 empty] | Y | [5 empty] | 0 | 271.68 | [23 empty] | 0 | 0.1 | A | [9 empty] | 0 | 1384 | 0 | 44 | 0 | 0 | 0 | 789 | 0 | 544 | 197 | 0 | 0 | 19
2020-01-20 | C54101 | 3 | 중탄소 | AE1038M | 연주종료 | Al 탈산 | T | 19 | 50 | 49400 | 83.37 | A | A | A |  | 1 |  | 1 | 1535 | 1523 | 7200 |  |  | 7200 | 67.06 | 39 | 107367 | 1628 |  | Y | 42 | 35 |  |  | C54098 | 05 |  |  |  | 도주용 | 2 |  |  | Y |  | Y | 4 | 105.9 | 12-10 | 186.19 | 0 | A |  | 1617 | 2 | 0.59 | 1575 | 1.14 | 77 | 39 | 433 | 7:13 | 10 | 10 | 0 | 0 |  | 0 |  |  | AR | 2020-01-21 05:08 |  | 10 | 2020-01-21 05:02 | 15 | [14 empty] | 8.46 | 0 | [23 empty] | 0.57 | 0 | A | [9 empty] | 0 | 0 | 526 | 0 | 0 | 0 | 0 | 703 | 0 | 300 | 100 | 0 | 0 | 66 |  |  | 6
2020-01-20 | B56511 | 2 | 중탄소 | AE4130M6 | 잔강최소화전 | Al 탈산 | B | 11 | 32 | 51850 | 96.32 | A | A |  | A | 1 |  | 1 | 1540 | 1585 | 8000 |  |  | 8000 | 106.4 | 10 | 75188 | 1645 |  | Y | 47 | 43 | [7 empty] | 임현진 | 2 |  |  |  |  | Y |  | 108.95 | 13-7 | 234.15 | 0 | A |  | 1643 | 1 | 0.09 | 1578 | 1.44 | 75 | 35 | 229 | 3:49 | 18 | 19 | 0 | 0 |  | 0 | 0 |  | N2 | 2020-01-21 05:54 | 2020-01-21 06:25 | 31 | 2020-01-21 05:45 | 40 |  |  |  |  | Y |  | Y | Y | [5 empty] | 4.5 | 11.07 | 0 | [19 empty] | 2 |  |  |  | 0.04 | 0.04 | A | [9 empty] | 1054 | 249 | 105 | 0 | 0 | 237 | 0 | 680 | 0 | 204 | 0 | 0 | 0 | 16 |  |  | 9
2020-01-20 | A56583 | 1 | 저탄소 | SCM415HON |  | Al 탈산 | B | 1 | 34 | 52600 | 98.57 | A | A | B |  | 1 | 1 |  | 1540 | 1533 | 7500 |  |  | 7500 | 88.64 | 10 | 84610 | 1636 |  | Y | 45 | 43 | A56580히트 잔강 B56511히트에 처리함. | [6 empty] | 정용태 | 3 |  |  | N |  | Y |  | 99.8 | 12-7 | 0 | 331.8 | A |  | 1636 | 3 | 0.23 | 1593 | 0.86 | 80 | 37 | 272 | 4:32 | 16 | 19 | 36 | 0 |  | 0 |  |  | N2 | 2020-01-21 06:18 | 2020-01-21 07:02 | 45 | 2020-01-21 06:14 | 48 |  |  |  |  | Y |  |  |  | Y | [5 empty] | 0 | 307.73 | [23 empty] | 0.06 | 0 | A | [9 empty] | 250 | 1240 | 0 | 43 | 0 | 0 | 0 | 594 | 0 | 466 | 0 | 0 | 0 | 18 |  |  | 12
2020-01-20 | C54102 | 3 | 중탄소 | AE1038M | TUNDISH교체전 | Al 탈산 | T | 20 | 69 | 47750 | 93.75 | A | A | B |  | 1 |  | 1 | 1535 | 1569 | 5200 |  |  | 5200 | 53.97 | 35 | 96355 | 1633 |  | Y | 42 | 29 |  |  | C54099 | 05 |  |  |  | 정종훈 | 2 |  |  | Y |  | Y |  | 103.3 | 12-4 | 147.16 | 0 | A |  | 1621 | 2 | 0.46 | 1567 | 1.59 | 69 | 34 | 16 | 0:16 | 10 | 11 | 0 | 0 |  | 0 |  |  | AR | 2020-01-21 06:29 |  | 7 | 2020-01-21 06:11 | 25 | [14 empty] | 7.87 | 0 | [23 empty] | 0.57 | 0 | A | [9 empty] | 0 | 0 | 274 | 0 | 0 | 0 | 0 | 894 | 0 | 101 | 113 | 0 | 0 | 73 |  |  | 5
2020-01-20 | B56512 | 2 | 저탄소 | SCR420H1V | 잔강최소화 | Al 탈산 | B | 5 | 47 | 53650 | 91.6 | A | B |  | B | 1 |  | 1 | 1555 | 1575 | 8000 |  |  | 8000 | 85.96 | 11 | 93071 | 1665 |  | Y | 47 | 39 | [7 empty] | 임현진 | 2 |  |  |  |  | Y |  | 93.15 | 11-8 | 0 | 244.13 | A |  | 1648 | 1 | 0.12 | 1589 | 1.35 | 80 | 21 | 301 | 5:01 | 13 | 14 | 0 | 0 |  | 0 | 0 |  | N2 | 2020-01-21 06:55 | 2020-01-21 07:47 | 52 | 2020-01-21 06:43 | 64 |  |  |  |  | Y |  | Y | Y | [5 empty] | 4 | 0 | 13.57 | [23 empty] | 0.04 | 0.04 | A | [9 empty] | 831 | 861 | 0 | 82 | 0 | 277 | 0 | 813 | 0 | 206 | 0 | 0 | 0 | 10 |  |  | 5
2020-01-20 | A56584 | 1 | 저탄소 | SCM415HON |  | Al 탈산 | B | 22 | 35 | 52000 | 122.55 | A | B | B |  | 1 | 2 |  | 1540 | 1583 | 6400 |  |  | 6400 | 42.02 | 18 | 152298 | 1641 |  | Y | 47 | 39 | [7 empty] | 정용태 | 2 |  |  | Y |  |  |  | 108.8 | 13-6 | 0 | 262.3 | A |  | 0 | 3 | 0.24 | 1590 | -49.69 | 77 | 44 | 275 | 4:35 | 16 | 20 | 37 | 0 |  | 0 |  |  | N2 | 2020-01-21 07:39 | 2020-01-21 07:56 | 17 | 2020-01-21 07:36 | 20 |  |  |  |  | Y |  |  |  | Y | [5 empty] | 0 | 198.54 | [23 empty] | 0.03 | 0 | A | [9 empty] | 514 | 1022 | 0 | 7 | 0 | 0 | 0 | 296 | 0 | 299 | 0 | 0 | 0 | 0 |  |  | 6
2020-01-20 | C54103 | 3 | 저탄소 | SCM415C2 |  | Al 탈산 | I | 33 | 80 | 49400 | 118.42 | A | B | B |  | 1 |  | 1 | 1560 | 1537 | 10700 |  |  | 10700 | 107.86 | 16 | 99200 | 1661 |  | INGOT | 57 | 50 |  |  | C54100 | 05 |  |  |  | 도주용 | 2 |  | Y |  |  | Y | 4 | 106.8 | 12-5 | 275.64 | 0 | A |  | 1660 | 2 | 0.42 | 1603 | 1.14 | 87 |  | 396 | 6:36 | 18 | 20 | 0 | 0 |  | 0 | 15 |  | N2 | 2020-01-21 08:01 |  | 17 | 2020-01-21 07:49 | [5 empty] | Y | [5 empty] | N |  |  |  | 9.76 | 0 | [18 empty] | 1.1 |  |  |  |  | 0.57 | 0 | A | [9 empty] | 383 | 1053 | 214 | 0 | 0 | 0 | 0 | 896 | 0 | 300 | 299 | 0 | 0 | 0 |  |  | 0
2020-01-21 | B56513 | 2 | 저탄소 | SCR420H1V |  | Al 탈산 | B | 15 | 41 | 53600 | 91.08 | B | B |  | B | 1 |  | 1 | 1555 | 1584 | 7500 |  |  | 7500 | 80.58 | 11 | 93071 | 1644 |  | Y | 52 | 41 |  |  | B56510 | 05 |  |  |  | 최남길 | 2 |  |  |  |  | Y |  | 109 | 13-5 | 0 | 264.9 | A |  | 1622 | 1 | 0.11 | 1579 | 1.32 | 70 | 19 | 298 | 4:58 | 13 | 14 | 0 | 0 |  | 0 | 0 |  | N2 | 2020-01-21 07:58 | 2020-01-21 08:42 | 44 | 2020-01-21 07:51 | 51 |  |  |  |  | Y |  | Y | Y | [5 empty] | 3.5 | 0 | 13.67 | [23 empty] | 0.05 | 0.05 | A | [9 empty] | 1400 | 526 | 0 | 70 | 30 | 281 | 0 | 1390 | 0 | 206 | 0 | 0 | 0 | 0 |  |  | 4
2020-01-21 | A56585 | 1 | 저탄소 | SCM415 |  | Al 탈산 | B | 30 | 1 | 54000 | 108.82 | B | B | B |  | 1 | 1 |  | 1540 | 1718 | 3900 |  |  | 3900 | 40.45 | 12 | 96414 | 1639 |  | Y | 67 | 30 | [7 empty] | 이호남 | 2 |  |  | Y |  |  |  | 106.1 | 14-2 | 97.55 | 105.75 | A |  | 1633 | 3 | 0.22 | 1593 | 1 | 77 | 31 | 309 | 5:09 | 15 | 15 | 38 | 0 |  | 0 |  |  | N2 | 2020-01-21 08:25 | 2020-01-21 08:55 | 29 | 2020-01-21 08:23 | 32 | [14 empty] | 120.62 | 58.47 | [23 empty] | 5.3 | 0 | A | [9 empty] | 1245 | 0 | 203 | 163 | 0 | 0 | 0 | 498 | 0 | 398 | 0 | 0 | 0 | 0 |  |  | 8
2020-01-21 | C54104 | 3 | 저탄소 | ATA105 | 연주시작 | Al 탈산 | T | 19 | 51 | 49450 | 108.9 | B | B | B |  | 1 |  | 1 | 1550 | 1560 | 7100 |  |  | 7100 | 71.8 | 36 | 98892 | 1668 |  | Y | 57 | 40 | [7 empty] | 박재승 | 3 |  |  |  |  | Y |  | 97.15 | 12-1 | 328.45 | 0 | A |  | 1656 | 2 | 0.46 | 1600 | 2.55 | 90 | 49 | 321 | 5:21 | 10 | 10 | 0 | 0 |  | 0 | 15 |  | N2 | 2020-01-21 09:10 |  | 15 | 2020-01-21 08:40 | 45 |  |  |  |  | Y | [5 empty] | N |  |  |  | 7.24 | 0 | [23 empty] | 0.57 | 0 | A |  |  | 9.976 | 27.99 | 51.099 | 0.348 | 5.122 | 1.825 | 1482.44 | 0 | 0 | 1154 | 0 | 0 | 0 | 0 | 888 | 0 | 0 | 0 | 0 | 0 | 17 |  |  | 9 |  | 1
2020-01-21 | B56514 | 2 | 저탄소 | SCR420H1V |  | Al 탈산 | B | 16 | 27 | 52600 | 97.35 | B | B |  | B | 1 |  | 1 | 1555 | 1564 | 7100 |  |  | 7100 | 76.29 | 11 | 93071 | 1654 |  | Y | 47 | 37 | [7 empty] | 최남길 | 2 |  |  |  |  | Y |  | 98.5 | 12-7 | 0 | 316.4 | A |  | 1632 | 1 | 0.12 | 1570 | 1.58 | 61 | 18 | 291 | 4:51 | 13 | 14 | 0 | 0 |  | 0 | 0 |  | N2 | 2020-01-21 09:07 | 2020-01-21 09:46 | 38 | 2020-01-21 08:47 | 58 |  |  |  |  | Y |  | Y | Y | [5 empty] | 4 | 0 | 13.56 | [23 empty] | 0.07 | 0.07 | A | [9 empty] | 232 | 1340 | 210 | 0 | 0 | 222 | 0 | 863 | 0 | 0 | 0 | 0 | 0 | 10 |  |  | 5
2020-01-21 | A56586 | 1 | 저탄소 | SCM415H1M |  | Al 탈산 | B | 21 | 9 | 52100 | 77.33 | B | B | B |  | 1 | 1 |  | 1540 | 1591 | 4600 |  |  | 4600 | 90.61 | 6 | 50766 | 1618 |  | Y | 43 | 25 | [7 empty] | 이호남 | 2 |  |  | Y |  |  |  | 107.4 | 14-1 | 174.87 | 0 | A |  | 1618 | 3 | 0.21 | 1584 | 1.06 | 71 | 29 | 245 | 4:05 | 13 | 16 | 39 | 0 |  | 0 |  |  | N2 | 2020-01-21 09:24 | 2020-01-21 09:57 | 32 | 2020-01-21 09:22 | 34 |  |  |  |  | Y |  |  |  | Y | [5 empty] | 0 | 185.66 | [23 empty] | 0 | 5.53 | A | [9 empty] | 1262 | 321 | 0 | 71 | 0 | 0 | 0 | 519 | 0 | 295 | 0 | 0 | 0 | 5 |  |  | 6
2020-01-21 | C54105 | 3 | 저탄소 | ATA105 | 연주종료 | Al 탈산 | T | 20 | 70 | 47600 | 109.38 | B | B | B |  | 1 |  | 1 | 1550 | 1568 | 6300 |  |  | 6300 | 47.78 | 48 | 131856 | 1653 |  | Y | 59 | 35 |  |  | C54103 | 06 |  |  |  | 박재승 | 3 |  |  | Y |  | Y |  | 104 | 12-4 | 252.49 | 0 | A |  | 1633 | 2 | 0.44 | 1586 | 1.21 | 76 | 45 | 332 | 5:32 | 10 | 14 | 0 | 0 |  | 0 | 10 |  | N2 | 2020-01-21 10:16 |  | 14 | 2020-01-21 10:04 | 26 |  |  |  |  | Y | [5 empty] | N |  |  |  | 7.99 | 0 | [23 empty] | 0.57 | 0 | A |  |  | 10.752 | 29.018 | 48.25 | 0.544 | 4.487 | 1.662 | 1503.01 | 0 | 0 | 1023 | 0 | 0 | 0 | 0 | 698 | 0 | 301 | 100 | 0 | 0 | 39 |  |  | 5
2020-01-21 | B56515 | 2 | 저탄소 | SCR420H1V |  | Al 탈산 | B | 29 | 46 | 51800 | 90.85 | B | B |  | B | 1 |  | 1 | 1555 | 1585 | 7400 |  |  | 7400 | 76.94 | 12 | 96184 | 1654 | 718 | Y | 47 | 37 | [7 empty] | 최남길 | 2 |  |  |  |  | Y |  | 108.7 | 13-4 | 0 | 227.93 | A |  | 1633 | 1 | 0.1 | 1576 | 1.39 | 67 | 21 | 299 | 4:59 | 15 | 16 | 0 | 0 |  | 0 | 0 |  | N2 | 2020-01-21 10:04 | 2020-01-21 10:48 | 44 | 2020-01-21 09:55 | 52 |  |  |  |  | Y |  | Y | Y | [5 empty] | 3.3 | 0 | 13 | [23 empty] | 0.11 | 0.11 | B | [9 empty] | 1473 | 297 | 61 | 40 | 0 | 217 | 0 | 911 | 0 | 0 | 0 | 0 | 0 | 0 |  |  | 4
2020-01-21 | A56587 | 1 | 저탄소 | SCM415H1M |  | Al 탈산 | B | 1 | 35 | 52200 | 68.78 | B | B | B |  | 1 | 1 |  | 1540 | 1560 | 5200 |  |  | 5200 | 54.24 | 12 | 95871 | 1630 |  | Y | 41 | 29 | [7 empty] | 이호남 | 2 |  | Y |  |  |  |  | 95.7 | 12-3 | 0 | 255.96 | A |  | 1627 | 3 | 0.22 | 1592 | 1.35 | 79 | 34 | 286 | 4:46 | 15 | 16 | 40 | 0 |  | 0 |  |  | N2 | 2020-01-21 10:19 | 2020-01-21 11:01 | 42 | 2020-01-21 10:17 | 44 |  |  |  |  | Y |  |  |  | Y | [5 empty] | 0 | 145.13 | [23 empty] | 5.43 | 0 | A | [9 empty] | 342 | 958 | 0 | 9 | 0 | 0 | 0 | 298 | 0 | 297 | 0 | 0 | 0 | 0 |  |  | 6
2020-01-21 | C54106 | 3 | 저탄소 | ATA105M2 | 연주종료 | Al 탈산 | T | 33 | 81 | 48650 | 89.17 | B | B | B |  | 1 |  | 1 | 1550 | 1581 | 5500 |  |  | 5500 | 95.34 | 21 | 57687 | 1633 |  | Y | 58 | 36 | [7 empty] | 박재승 | 3 |  |  |  |  | Y |  | 95.25 | 11-4 | 317.29 | 0 | A |  | 1628 | 2 | 0.45 | 1579 | 2.33 | 66 | 33 | 390 | 6:30 | 10 | 12 | 0 | 0 |  | 0 | 10 |  | N2 | 2020-01-21 11:13 |  | 26 | 2020-01-21 11:02 | 37 |  |  |  |  | Y | [5 empty] | N |  |  |  | 2.36 | 0 | [23 empty] | 0.57 | 0 | A | [9 empty] | 0 | 0 | 1087 | 0 | 0 | 0 | 0 | 557 | 0 | 299 | 51 | 0 | 0 | 16
2020-01-21 | B56516 | 2 | 저탄소 | SCR420H1V |  | Al 탈산 | B | 11 | 33 | 51550 | 97.73 | B | B |  | B | 1 |  | 1 | 1555 | 1587 | 7500 |  |  | 7500 | 80.58 | 11 | 93071 | 1656 |  | Y | 49 | 40 | [7 empty] | 최남길 | 2 |  |  |  |  | Y |  | 107.55 | 13-6 | 0 | 309.81 | A |  | 1628 | 1 | 0.1 | 1580 | 1.11 | 71 | 31 | 277 | 4:37 | 13 | 15 | 0 | 0 | 65 | 0 | 0 |  | N2 | 2020-01-21 11:25 | 2020-01-21 11:50 | 26 | 2020-01-21 11:14 | 37 |  |  |  |  | Y |  | Y | Y | [5 empty] | 3.5 | 0 | 14.36 | [23 empty] | 0.11 | 0.11 | B | [9 empty] | 1489 | 152 | 60 | 30 | 0 | 256 | 0 | 950 | 0 | 0 | 0 | 0 | 0 | 10 |  |  | 4
2020-01-21 | A56588 | 1 | 저탄소 | SCM415H1M |  | Al 탈산 | B | 22 | 36 | 51400 | 72.45 | B | B | B |  | 1 | 1 |  | 1540 | 1583 | 5100 |  |  | 5100 | 53.16 | 12 | 95944 | 1619 |  | Y | 41 | 29 | [7 empty] | 이호남 | 2 |  | N |  |  | Y |  | 105.9 | 13-3 | 0 | 159.15 | A |  | 1618 | 3 | 0.23 | 1578 | 1.33 | 65 | 27 | 303 | 5:03 | 15 | 16 | 41 | 0 |  | 0 |  |  | N2 | 2020-01-21 11:26 | 2020-01-21 12:00 | 34 | 2020-01-21 11:25 | 35 |  |  |  |  | Y |  |  |  | Y | [5 empty] | 0 | 181.69 | [23 empty] | 10.69 | 0 | A | [9 empty] | 1022 | 631 | 0 | 18 | 0 | 0 | 0 | 452 | 0 | 295 | 0 | 0 | 0 | 4
2020-01-21 | C54107 | 3 | 저탄소 | ATA105M2 | 연주종료 | Al 탈산 | T | 5 | 48 | 48700 | 86.08 | B | B | B |  | 1 |  | 1 | 1550 | 1554 | 6300 |  |  | 6300 | 69.5 | 33 | 90651 | 1640 | 367 | Y | 45 | 36 | [7 empty] | 박재승 | 3 |  |  |  |  | Y |  | 96.55 | 12-1 | 193.64 | 0 | A |  | 1620 | 2 | 0.44 | 1571 | 1.53 | 58 | 29 | 381 | 6:21 | 10 | 10 | 0 | 0 |  | 0 | 10 |  | N2 | 2020-01-21 12:14 |  | 23 | 2020-01-21 12:04 | 33 |  |  |  |  | Y | [5 empty] | N |  |  |  | 2.67 | 0 | [23 empty] | 0.57 | 0 | A | [9 empty] | 0 | 0 | 1156 | 0 | 0 | 0 | 0 | 554 | 0 | 299 | 50 | 0 | 0 | 17 |  |  | 10
2020-01-21 | B56517 | 2 | 저탄소 | SCR420H1V |  | Al 탈산 | B | 15 | 42 | 52300 | 94.63 | B | B |  | B | 1 |  | 1 | 1555 | 1545 | 8400 |  |  | 8400 | 82.73 | 12 | 101532 | 1645 |  | Y | 52 | 44 | [7 empty] | 최남길 | 2 |  |  |  |  | Y |  | 101 | 12-7 | 0 | 216.35 | A |  | 1639 | 1 | 0.08 | 1587 | 1.33 | 78 | 40 | 225 | 3:45 | 13 | 15 | 0 | 0 |  | 0 | 0 |  | N2 | 2020-01-21 12:23 | 2020-01-21 12:48 | 24 | 2020-01-21 12:14 | 34 |  |  |  |  | Y |  | Y | Y | [5 empty] | 4.3 | 0 | 12.91 | [23 empty] | 0.06 | 0.06 | B | [9 empty] | 906 | 580 | 40 | 40 | 0 | 183 | 0 | 994 | 0 | 0 | 0 | 0 | 0 | 5 |  |  | 4
2020-01-21 | A56589 | 1 | 저탄소 | SCM415H1M | TUNDISH교체전 | Al 탈산 | B | 30 | 2 | 54500 | 70.58 | B | B | B |  | 1 | 1 |  | 1540 | 1594 | 4400 |  |  | 4400 | 43.09 | 13 | 102120 | 1626 |  | Y | 40 | 31 | [7 empty] | 이호남 | 2 |  |  |  |  | Y |  | 97.75 | 13-2 | 0 | 201.87 | A |  | 1626 | 3 | 0.23 | 1590 | 1.2 | 77 | 29 | 286 | 4:46 | 13 | 15 | 42 | 0 |  | 0 |  |  | N2 | 2020-01-21 12:26 | 2020-01-21 13:06 | 41 | 2020-01-21 12:24 | 42 |  |  |  |  | Y |  |  |  | Y | [5 empty] | 0 | 176.41 | [23 empty] | 11.75 | 0 | A | [9 empty] | 552 | 849 | 0 | 9 | 0 | 0 | 0 | 398 | 0 | 298 | 0 | 0 | 0 | 0
2020-01-21 | B56518 | 2 | 저탄소 | SCR420H1V |  | Al 탈산 | B | 16 | 28 | 52650 | 89.83 | B | B |  | B | 1 |  | 1 | 1555 | 1595 | 6600 |  |  | 6600 | 78 | 10 | 84610 | 1616 |  | Y | 44 | 37 | [7 empty] | 최남길 | 2 |  |  |  |  | Y |  | 106.75 | 13-6 | 0 | 290.01 | A |  | 1639 | 1 | 0.07 | 1587 | 1.24 | 78 | 42 | 272 | 4:32 | 13 | 18 | 0 | 0 |  | 0 | 0 |  | N2 | 2020-01-21 13:23 | 2020-01-21 13:47 | 24 | 2020-01-21 13:14 | 33 | [6 empty] | Y | Y | [6 empty] | 0 | 13.11 | [23 empty] | 0.08 | 0.08 | A | [9 empty] | 1423 | 81 | 50 | 30 | 0 | 241 | 0 | 852 | 0 | 0 | 0 | 0 | 0 | 10 |  |  | 2
2020-01-21 | C54108 | 3 | 저탄소 | ATA105M2 | TUNDISH교체전 | Al 탈산 | T | 19 | 52 | 49500 | 85.53 | B | B | B |  | 1 |  | 1 | 1550 | 1575 | 5300 |  |  | 5300 | 62.24 | 31 | 85157 | 1637 |  | Y | 42 | 34 | [7 empty] | 박재승 | 3 |  |  |  |  | Y |  | 88.4 | 11-2 | 235.05 | 0 | A |  | 1627 | 2 | 0.46 | 1582 | 1.32 | 69 | 39 | 340 | 5:40 | 10 | 12 | 0 | 0 |  | 0 | 10 |  | N2 | 2020-01-21 13:24 |  | 11 | 2020-01-21 13:14 | 21 |  |  |  |  | Y | [5 empty] | N |  |  |  | 3.51 | 0 | [23 empty] | 0.57 | 0 | A | [9 empty] | 16 | 0 | 963 | 0 | 0 | 0 | 0 | 686 | 0 | 299 | 102 | 0 | 0 | 20
2020-01-21 | A56590 | 1 | 고탄소 | AE1055LS | TUNDISH교체 | Al 탈산 | B | 21 | 10 | 52500 | 78.1 | B | B | B |  | 1 | 1 |  | 1520 | 1580 | 4800 |  |  | 4800 | 56.73 | 10 | 84610 | 1621 |  | Y | 41 | 33 | [7 empty] | 이호남 | 2 |  |  |  |  | Y |  | 97.85 | 12-10 | 0 | 203.03 | A |  | 1612 | 3 | 0.18 | 1567 | 1.25 | 83 | 26 | 311 | 5:11 | 25 | 25 | 43 | 0 |  | 0 |  |  | N2 | 2020-01-21 13:39 | 2020-01-21 14:21 | 44 | 2020-01-21 13:38 | 45 |  |  |  |  | Y |  |  |  | Y | [5 empty] | 0 | 169.75 | [19 empty] | 1.77 |  |  |  | 14.72 | 0 | A | [9 empty] | 31 | 0 | 173 | 7 | 0 | 0 | 0 | 926 | 0 | 739 | 0 | 0 | 0 | 25 |  |  |  |  | 1
2020-01-21 | B56519 | 2 | 저탄소 | SCR420H1V | TUNDISH교체전 | Al 탈산 | B | 29 | 47 | 52150 | 97.45 | B | B |  | D | 1 |  | 1 | 1555 | 1577 | 6200 |  |  | 6200 | 73.87 | 10 | 83926 | 1645 | 360 | N | 46 | 31 |  |  | B56516 | 04 |  |  |  | 최남길 | 2 |  |  |  |  | Y |  | 97.45 | 12-2 | 0 | 320.81 | A |  | 1627 | 1 | 0.09 | 1627 | 0 | 118 | 31 | 270 | 4:30 | 13 | 20 | 0 | 0 |  | 0 | 0 |  | N2 | 2020-01-21 14:41 | 2020-01-21 14:52 | 12 | 2020-01-21 14:28 | 24 |  |  |  |  | Y |  | Y | Y | [5 empty] | 4.5 | 0 | 27.99 | [23 empty] | 0 | 0 | A | [9 empty] | 1275 | 327 | 42 | 0 | 0 | 237 | 0 | 855 | 0 | 0 | 0 | 0 | 0 | 0
2020-01-21 | C54109 | 3 | 중탄소 | SM45CI |  | Al 탈산 | I | 20 | 71 | 47000 | 94.87 | B | D | D |  | 1 |  | 1 | 1560 | 1554 | 7200 |  |  | 7200 | 75.63 | 15 | 95200 | 1660 |  | INGOT | 56 | 39 |  |  | C54106 | 05 |  |  |  | 박재승 |  |  | Y |  |  | Y |  | 101.8 | 12-2 | 201.47 | 0 | A |  | 1648 | 2 | 0.44 | 1570 | 2.52 | 77 |  | 416 | 6:56 | 20 | 20 | 0 | 0 |  | 0 | 10 |  | AR | 2020-01-21 14:39 |  | 21 | 2020-01-21 14:31 | [5 empty] | Y | [5 empty] | N |  |  |  | 16.45 | 0 | [18 empty] | 1.1 |  |  |  |  | 0.57 | 0 | A | [9 empty] | 0 | 0 | 0 | 0 | 0 | 0 | 0 | 403 | 0 | 301 | 0 | 0 | 0 | 22
2020-01-21 | A56591 | 1 | 고탄소 | AE1055LS |  | Al 탈산 | B | 1 | 36 | 51900 | 83.48 | B | B | D |  | 1 | 1 |  | 1520 | 1588 | 3700 |  |  | 3700 | 43.73 | 10 | 84610 | 1598 |  | Y | 40 | 29 | [7 empty] | 이호남 | 2 |  | Y |  |  |  |  | 101.5 | 12-9 | 2.6 | 150 | A |  | 1598 | 3 | 0.18 | 1551 | 1.12 | 67 | 28 | 272 | 4:32 | 25 | 25 | 44 | 0 |  | 0 |  |  | N2 | 2020-01-21 14:44 | 2020-01-21 15:21 | 37 | 2020-01-21 14:41 | 39 |  |  |  |  | Y |  |  |  | Y | [5 empty] | 0 | 206.72 | [23 empty] | 14.73 | 5.86 | B | [9 empty] | 58 | 0 | 851 | 0 | 0 | 0 | 0 | 707 | 0 | 497 | 0 | 0 | 0 | 0
2020-01-21 | B56520 | 2 | 고탄소 | AE5180M | TUNDISH교체 | Si 탈산 | B | 11 | 34 | 51650 | 104.27 | D | D |  | D | 1 |  | 1 | 1530 | 1555 | 8400 |  |  | 8400 | 88.09 | 17 | 95359 | 1644 |  | Y | 51 | 44 |  |  | B56517 | 05 |  |  |  | 김익규 | 3 |  |  | Y |  | Y |  | 101.75 | 12-9 | 303.64 | 0 | A |  | 1629 | 1 | 0.09 | 1563 | 0 | 96 | 55 | 292 | 4:52 | 15 | 21 | 0 | 0 |  | 0 | 0 |  | AR | 2020-01-21 15:56 | 2020-01-21 16:14 | 18 | 2020-01-21 15:44 | 30 |  |  |  |  | Y |  | Y | Y | [5 empty] | 4 | 14.54 | 0 | [16 empty] | 1.6 |  |  | 1.89 |  |  |  | 0.07 | 0.07 | A | [9 empty] | 1276 | 0 | 252 | 0 | 0 | 175 | 0 | 834 | 0 | 0 | 0 | 0 | 0 | 25 |  |  | 9 |  | 1
2020-01-21 | C54110 | 3 | 중탄소 | SCM440 | 연주시작 | Al 탈산 | T | 33 | 82 | 49350 | 92.98 | D | D | D |  | 1 |  | 1 | 1535 | 1555 | 7100 |  |  | 7100 | 57.44 | 45 | 123615 | 1619 |  | Y | 55 | 38 | [7 empty] | 박지웅 | 2 |  |  |  |  | Y |  |  |  | 281.91 | 0 | A |  | 1634 | 2 | 0.45 | 1585 | 2.88 | 89 | 34 | 297 | 4:57 | 10 | 10 | 0 | 0 |  | 0 | 10 |  | N2 | 2020-01-21 15:47 |  | 20 | 2020-01-21 15:26 | 40 |  |  |  |  | Y | [5 empty] | Y |  |  |  | 3.4 | 0 | [23 empty] | 1.23 | 0 | A | [9 empty] | 759 | 628 | 0 | 129 | 0 | 0 | 0 | 596 | 0 | 300 | 0 | 0 | 0 | 0 |  |  | 12 |  | 1
2020-01-21 | A56592 | 1 | 고탄소 | AE1055LS |  | Al 탈산 | B | 22 | 37 | 51100 | 89.25 | D | D | D |  | 1 | 1 |  | 1520 | 1584 | 3400 |  |  | 3400 | 22.32 | 18 | 152298 | 1589 |  | Y | 42 | 39 | [7 empty] | 김덕진 | 2 |  | Y |  |  |  |  | 100.9 | 12-8 | 0 | 220.41 | A |  | 1589 | 3 | 0.18 | 1543 | 1 | 59 | 25 | 282 | 4:42 | 25 | 25 | 45 | 0 |  | 0 |  |  | N2 | 2020-01-21 15:55 | 2020-01-21 16:18 | 23 | 2020-01-21 15:55 | 24 |  |  |  |  | Y |  |  |  | Y | [5 empty] | 0 | 228.76 | [23 empty] | 14.73 | 7.16 | A | [9 empty] | 83 | 0 | 836 | 15 | 0 | 0 | 0 | 453 | 0 | 300 | 0 | 0 | 0 | 49
2020-01-21 | B56521 | 2 | 고탄소 | AE5180M |  | Si 탈산 | B | 30 | 3 | 55350 | 105.45 | D | D |  | D | 1 |  | 1 | 1530 | 1556 | 6800 |  |  | 6800 | 71.29 | 17 | 95387 | 1607 |  | Y | 53 | 41 |  |  | B56518 | 05 |  |  |  | 김익규 | 2 |  |  | Y |  | Y |  | 98.15 | 13-3 | 163.36 | 0 | A |  | 1596 | 1 | 0.09 | 1527 | 1.49 | 60 | 30 | 277 | 4:37 | 15 | 23 | 0 | 0 |  | 0 | 0 |  | AR | 2020-01-21 17:01 | 2020-01-21 17:24 | 23 | 2020-01-21 16:51 | 33 |  |  |  |  | Y |  | Y | Y | [5 empty] | 3.5 | 14.53 | 0 | [20 empty] | 1.12 |  |  | 0.23 | 0.23 | A | [9 empty] | 1227 | 0 | 239 | 0 | 0 | 190 | 0 | 789 | 0 | 0 | 0 | 0 | 0 | 132 |  |  | 5
2020-01-21 | C54111 | 3 | 중탄소 | SCM440HF | 연주종료 | Al 탈산 | T | 5 | 49 | 48800 | 93.55 | D | D | D |  | 1 |  | 1 | 1535 | 1569 | 6600 |  |  | 6600 | 96.1 | 25 | 68675 | 1604 |  | Y | 52 | 36 | [7 empty] | 박지웅 | 2 |  |  |  |  | Y |  | 105.95 | 12-10 | 179.4 | 0 | A |  | 1602 | 2 | 0.45 | 1564 | 1.36 | 71 | 36 | 336 | 5:36 | 13 | 10 | 0 | 0 |  | 0 | 10 |  | AR | 2020-01-21 16:53 |  | 17 | 2020-01-21 16:40 | 30 |  |  |  |  | Y | [5 empty] | Y |  |  |  | 3.95 | 0 | [21 empty] | Y |  | 0.76 | 0 | A | [9 empty] | 1302 | 0 | 254 | 0 | 0 | 0 | 0 | 500 | 0 | 301 | 0 | 0 | 0 | 18
2020-01-21 | A56593 | 1 | 고탄소 | P-AE1055LSM |  | Al 탈산 | B | 15 | 43 | 51300 | 88.08 | D | D | D |  | 1 | 1 |  | 1520 | 1533 | 5300 |  |  | 5300 | 104.4 | 6 | 50766 | 1593 |  | Y | 44 | 37 | [7 empty] | 김덕진 | 2 |  | N | Y |  |  |  | 104.1 | 12-10 | 0 | 335.17 | A |  | 1593 | 3 | 0.17 | 1541 | 1.18 | 57 | 26 | 266 | 4:26 | 25 | 30 | 46 | 0 |  | 0 |  |  | N2 | 2020-01-21 17:06 | 2020-01-21 17:17 | 11 | 2020-01-21 17:06 | 11 |  |  |  |  | Y |  |  |  | Y | [5 empty] | 0 | 208.15 | [23 empty] | 14.73 | 8.44 | A |  |  | 4.798 | 29.192 | 55.575 | 0.192 | 11.582 | 1.903 | 1844.26 | 56 | 0 | 823 | 0 | 0 | 0 | 0 | 299 | 0 | 199 | 0 | 0 | 0 | 22
2020-01-21 | C54112 | 3 | 중탄소 | SCM440HF | 연주종료 | Al 탈산 | T | 19 | 53 | 49750 | 98.02 | D | D | D |  | 1 |  | 1 | 1535 | 1563 | 6900 |  |  | 6900 | 71.77 | 35 | 96145 | 1612 |  | Y | 51 | 37 | [7 empty] | 박지웅 | 2 |  |  |  |  | Y |  | 97.75 | 12-1 | 139.94 | 0 | A |  | 1616 | 2 | 0.44 | 1557 | 2.36 | 64 | 32 | 361 | 6:01 | 13 | 13 | 0 | 0 |  | 0 | 10 |  | AR | 2020-01-21 18:04 |  | 20 | 2020-01-21 17:41 | 43 |  |  |  |  | Y | [5 empty] | Y |  |  |  | 4.41 | 0 | [23 empty] | 1.86 | 0 | A |  |  | 8.982 | 29.911 | 48.952 | 0.481 | 5.45 | 1.636 | 1467.96 | 1371 | 0 | 327 | 0 | 0 | 0 | 0 | 605 | 0 | 300 | 0 | 0 | 0 | 8 |  |  | 5
2020-01-21 | B56522 | 2 | 고탄소 | AE5180M |  | Si 탈산 | B | 16 | 29 | 52600 | 108.77 | D | D |  | D | 1 |  | 1 | 1530 | 1527 | 7800 |  |  | 7800 | 77.23 | 18 | 100998 | 1614 |  | Y | 52 | 42 |  |  | B56419 | 05 |  |  |  | 김익규 | 2 |  |  | Y |  | Y |  |  |  | 274.68 | 0 | A |  | 1589 | 1 | 0.09 | 1526 | 1.2 | 59 | 30 | 297 | 4:57 | 15 | 23 | 0 | 0 | 40 | 0 | 0 |  | AR | 2020-01-21 18:17 | 2020-01-21 18:31 | 15 | 2020-01-21 18:05 | 26 |  |  |  |  | Y |  | Y | Y | [6 empty] | 14.55 | 0 | [20 empty] | 0.78 |  |  | 0.14 | 0.14 | A | [9 empty] | 1308 | 0 | 258 | 0 | 0 | 168 | 0 | 791 | 0 | 0 | 0 | 0 | 0 | 34 |  |  | 7
2020-01-21 | A56594 | 1 | 고탄소 | P-AE1055LSM |  | Al 탈산 | B | 21 | 11 | 52100 | 76.85 | D | D | D |  | 1 | 1 |  | 1520 | 1575 | 3600 |  |  | 3600 | 35.46 | 12 | 101532 | 1589 |  | Y | 38 | 32 | [7 empty] | 김덕진 | 2 |  |  | Y | [5 empty] | 0 | 238.69 | A |  | 1589 | 3 | 0.17 | 1552 | 0.95 | 68 | 28 | 252 | 4:12 | 25 | 30 | 47 | 0 |  | 0 |  |  | N2 | 2020-01-21 17:56 | 2020-01-21 18:18 | 22 | 2020-01-21 17:55 | 23 |  |  |  |  | Y |  |  |  | Y | [5 empty] | 0 | 177.77 | [23 empty] | 14.73 | 9.34 | A |  |  | 4.184 | 29.334 | 56.151 | 0.117 | 13.42 | 1.914 | 1899.91 | 61 | 0 | 806 | 9 | 0 | 0 | 0 | 300 | 0 | 199 | 0 | 0 | 0 | 40
2020-01-21 | C54113 | 3 | 중탄소 | SCM440HF | 연주종료 | Al 탈산 | T | 20 | 72 | 47100 | 89.8 | D | D | D |  | 1 |  | 1 | 1535 | 1540 | 6500 |  |  | 6500 | 65.73 | 36 | 98892 | 1606 | 355 | Y | 48 | 36 |  |  |  | 05 |  |  |  | 박지웅 | 2 |  | Y |  |  | Y |  | 98.75 | 11-9 | 294.36 | 0 | A |  | 1609 | 2 | 0.44 | 1556 | 1.83 | 63 | 24 | 361 | 6:01 | 13 | 15 | 0 | 0 |  | 0 | 10 |  | AR | 2020-01-21 18:59 |  | 34 | 2020-01-21 18:45 | 48 |  |  |  |  | Y | [5 empty] | Y |  |  |  | 4.53 | 0 | [23 empty] | 0.98 | 0 | A |  |  | 9.674 | 30.306 | 48.07 | 0.324 | 4.968 | 1.586 | 1487.24 | 1243 | 60 | 211 | 51 | 0 | 0 | 0 | 496 | 0 | 300 | 0 | 0 | 0 | 0 |  |  | 5
2020-01-21 | B56523 | 2 | 고탄소 | AE5180M |  | Si 탈산 | B | 29 | 48 | 52250 | 103.5 | D | D |  | D | 1 |  | 1 | 1530 | 1537 | 7400 |  |  | 7400 | 73.27 | 18 | 100998 | 1604 |  | Y | 46 | 39 | [7 empty] | 김익규 | 2 |  |  |  |  | Y |  |  |  | 245.3 | 0 | A |  | 1594 | 1 | 0.11 | 1528 | 0 | 61 | 29 | 327 | 5:27 | 15 | 24 | 0 | 0 | 90 | 0 | 0 |  | AR | 2020-01-21 19:18 | 2020-01-21 19:38 | 21 | 2020-01-21 19:06 | 32 |  |  |  |  | Y |  | Y | Y | [5 empty] | 4 | 33.16 | 0 | [20 empty] | 0.7 |  |  | 0.15 | 0.15 | A | [9 empty] | 1325 | 0 | 280 | 0 | 0 | 180 | 0 | 902 | 0 | 0 | 0 | 0 | 0 | 40 |  |  | 5
2020-01-21 | A56595 | 1 | 고탄소 | P-AE1055LSM |  | Al 탈산 | B | 1 | 37 | 51800 | 75.75 | D | D | D |  | 1 | 1 |  | 1520 | 1561 | 4100 |  |  | 4100 | 48.46 | 10 | 84610 | 1598 |  | Y | 40 | 27 | [7 empty] | 김덕진 | 2 |  | Y | [6 empty] | 0.24 | 244.74 | A |  | 1598 | 3 | 0.17 | 1554 | 1.22 | 70 | 27 | 267 | 4:27 | 25 | 30 | 48 | 0 |  | 0 |  |  | N2 | 2020-01-21 18:56 | 2020-01-21 19:34 | 38 | 2020-01-21 18:56 | 38 |  |  |  |  | Y |  |  |  | Y | [5 empty] | 0 | 206.95 | [23 empty] | 14.73 | 10.48 | A |  |  | 4.665 | 28.839 | 56.176 | 0.131 | 12.042 | 1.947 | 1899.91 | 61 | 0 | 859 | 9 | 0 | 0 | 0 | 298 | 0 | 293 | 0 | 0 | 0 | 15
2020-01-21 | B56524 | 2 | 고탄소 | AE5180M |  | Si 탈산 | B | 11 | 35 | 51150 | 95.33 | D | D |  | D | 1 |  | 1 | 1530 | 1565 | 6800 |  |  | 6800 | 67.33 | 18 | 100998 | 1614 |  | Y | 44 | 40 | [7 empty] | 김익규 | 3 |  |  |  |  | Y |  | 100.75 | 12-8 | 220.61 | 0 | A |  | 1591 | 1 | 0.1 | 1534 | 0 | 67 | 30 | 308 | 5:08 | 15 | 22 | 0 | 0 |  | 0 | 0 |  | AR | 2020-01-21 20:10 | 2020-01-21 20:44 | 34 | 2020-01-21 19:59 | 45 |  |  |  |  | Y |  | Y | Y | [5 empty] | 4 | 12.31 | 0 | [20 empty] | 0.98 |  |  | 0.07 | 0.07 | A | [9 empty] | 1430 | 0 | 305 | 0 | 0 | 176 | 0 | 922 | 0 | 0 | 0 | 0 | 0 | 25 |  |  | 5
2020-01-21 | C54114 | 3 | 중탄소 | SCM440HF | 연주종료 | Al 탈산 | T | 33 | 83 | 48450 | 87.45 | D | D | D |  | 1 |  | 1 | 1535 | 1563 | 6200 |  |  | 6200 | 64.49 | 35 | 96145 | 1777 |  | Y | 42 | 34 |  |  |  | 05 |  |  |  | 박지웅 | 2 |  | Y |  |  | Y |  | 101 | 11-9 | 104.69 | 0 | A |  | 1609 | 2 | 0.44 | 1560 | 1.58 | 67 | 27 | 359 | 5:59 | 13 | 13 | 0 | 0 |  | 0 | 10 |  | AR | 2020-01-21 20:05 |  | 38 | 2020-01-21 19:50 | 53 |  |  |  |  | Y | [5 empty] | Y |  |  |  | 4.57 | 0 | [23 empty] | 0.92 | 0 | A | [9 empty] | 1546 | 0 | 337 | 0 | 0 | 0 | 0 | 592 | 0 | 300 | 0 | 0 | 0 | 30 |  |  | 5 | 0.029
2020-01-21 | A56596 | 1 | 고탄소 | P-AE1055LSM |  | Al 탈산 | B | 22 | 38 | 50900 | 82.57 | D | D | D |  | 1 | 1 |  | 1520 | 1532 | 5200 |  |  | 5200 | 62.53 | 10 | 83164 | 1594 |  | Y | 40 | 34 | [7 empty] | 김덕진 | 2 |  | Y |  |  |  |  | 107.6 | 13-4 | 0 | 227.71 | A |  | 1594 | 3 | 0.18 | 1542 | 1.27 | 58 | 22 | 256 | 4:16 | 25 | 30 | 49 | 0 |  | 0 |  |  | N2 | 2020-01-21 20:18 | 2020-01-21 20:48 | 30 | 2020-01-21 20:16 | 32 |  |  |  |  | Y |  |  |  | Y | [5 empty] | 0 | 251 | [23 empty] | 14.73 | 12.04 | A |  |  | 4.757 | 28.461 | 56.189 | 0.274 | 11.811 | 1.974 | 1899.91 | 71 | 0 | 850 | 26 | 0 | 0 | 0 | 497 | 0 | 199 | 0 | 0 | 0 | 14
2020-01-21 | B56525 | 2 | 고탄소 | AE5180M |  | Si 탈산 | B | 30 | 4 | 55250 | 94.95 | D | D |  | D | 1 |  | 1 | 1530 | 1547 | 6900 |  |  | 6900 | 68.32 | 18 | 100998 | 1605 |  | Y | 45 | 36 | [7 empty] | 김익규 | 2 |  |  |  |  | Y |  | 98.45 | 13-3 | 253.39 | 0 | A |  | 1587 | 1 | 0.13 | 1535 | 1.32 | 68 | 29 | 313 | 5:13 | 15 | 21 | 0 | 0 | 35 | 0 | 0 |  | AR | 2020-01-21 21:17 | 2020-01-21 21:50 | 32 | 2020-01-21 21:06 | 44 |  |  |  |  | Y |  | Y | Y | [5 empty] | 3.5 | 13.34 | 0 | [20 empty] | 0.9 |  |  | 0.15 | 0.15 | A | [9 empty] | 1287 | 0 | 291 | 0 | 0 | 183 | 0 | 934 | 0 | 0 | 0 | 0 | 0 | 22 |  |  | 5
2020-01-21 | C54115 | 3 | 중탄소 | SCM440HF | 연주종료 | Al 탈산 | T | 5 | 50 | 48550 | 93.47 | D | D | D |  | 1 |  | 1 | 1535 | 1565 | 7100 |  |  | 7100 | 76.02 | 34 | 93398 | 1608 |  | Y | 48 | 39 |  |  |  | 05 |  |  |  | 박지웅 | 2 |  | Y |  |  | Y |  | 98.4 | 12-2 | 103.23 | 0 | A |  | 1612 | 2 | 0.43 | 1559 | 1.66 | 66 | 27 | 356 | 5:56 | 13 | 16 | 0 | 0 |  | 0 | 10 |  | AR | 2020-01-21 21:18 |  | 38 | 2020-01-21 21:05 | 52 |  |  |  |  | Y | [5 empty] | Y |  |  |  | 5.2 | 0 | [23 empty] | 1.3 | 0 | A | [9 empty] | 1349 | 0 | 581 | 0 | 0 | 0 | 0 | 500 | 0 | 299 | 0 | 0 | 0 | 27 |  |  | 5 | 0.0693
2020-01-21 | A56597 | 1 | 고탄소 | P-AE1055LSM |  | Al 탈산 | B | 15 | 44 | 51100 | 78.7 | D | D | D |  | 1 | 1 |  | 1520 | 1565 | 4000 |  |  | 4000 | 39.4 | 12 | 101532 | 1598 |  | Y | 43 | 26 | [7 empty] | 김덕진 | 2 |  | Y |  |  |  |  | 101.3 | 12-7 | 0 | 205.77 | A |  | 1598 | 3 | 0.18 | 1556 | 1.17 | 72 | 31 | 266 | 4:26 | 25 | 30 | 50 | 0 |  | 0 |  |  | N2 | 2020-01-21 21:17 | 2020-01-21 21:56 | 38 | 2020-01-21 21:17 | 38 |  |  |  |  | Y |  |  |  | Y | [5 empty] | 0 | 202.46 | [23 empty] | 14.73 | 13.21 | A |  |  | 6.057 | 26.553 | 57.106 | 0.134 | 9.428 | 2.15 | 1928.2 | 54 | 0 | 835 | 0 | 0 | 0 | 0 | 299 | 0 | 294 | 0 | 0 | 0 | 0
2020-01-21 | B56526 | 2 | 고탄소 | AE5180M |  | Si 탈산 | B | 16 | 30 | 52500 | 106.83 | D | D |  | A | 1 |  | 1 | 1530 | 1567 | 7700 |  |  | 7700 | 76.24 | 18 | 100998 | 1625 |  | Y | 52 | 42 | [7 empty] | 김익규 | 2 |  |  |  |  | Y |  | 103.8 | 13-2 | 298.93 | 0 | A |  | 1601 | 1 | 0.16 | 1543 | 0 | 76 | 40 | 445 | 7:25 | 15 | 21 | 0 | 0 |  | 0 | 0 |  | AR | 2020-01-21 22:38 | 2020-01-21 22:56 | 17 | 2020-01-21 22:25 | 31 |  |  |  |  | Y |  | Y | Y | [5 empty] | 5 | 26.57 | 0 | [20 empty] | 1.72 |  |  | 0.1 | 0.1 | A | [9 empty] | 1446 | 0 | 48 | 0 | 0 | 148 | 0 | 1149 | 0 | 334 | 0 | 0 | 0 | 15
2020-01-21 | C54116 | 3 | 중탄소 | SCM440HF | 연주종료 | Al 탈산 | T | 19 | 54 | 48950 | 101.5 | D | D | A |  | 1 |  | 1 | 1535 | 1534 | 9000 |  |  | 9000 | 72.81 | 45 | 123615 | 1635 |  | Y | 58 | 48 |  |  |  | 05 |  |  |  | 박지웅 | 2 |  | Y |  |  | Y |  | 98.85 | 12-2 | 279.29 | 0 | A |  | 1621 | 2 | 0.42 | 1571 | 1.67 | 78 | 45 | 391 | 6:31 | 13 | 13 | 0 | 0 |  | 0 |  |  | AR | 2020-01-21 22:40 |  | 25 | 2020-01-21 22:26 | 39 | [14 empty] | 7.43 | 0 | [23 empty] | 2.54 | 0 | A | [9 empty] | 1529 | 0 | 278 | 0 | 0 | 0 | 0 | 606 | 0 | 301 | 0 | 0 | 0 | 11 |  |  | 5
2020-01-21 | A56598 | 1 | 고탄소 | P-AE1055LSM |  | Al 탈산 | B | 21 | 12 | 52200 | 87.08 | D | D | A |  | 1 | 1 |  | 1520 | 1533 | 5200 |  |  | 5200 | 76.82 | 8 | 67688 | 1603 |  | Y | 41 | 34 | [7 empty] | 김덕진 | 3 |  | Y |  |  |  |  | 99.25 | 13-2 | 0.53 | 355.01 | A |  | 1603 | 3 | 0.18 | 1549 | 1.23 | 65 | 32 | 280 | 4:40 | 25 | 31 | 51 | 0 |  | 0 |  |  | N2 | 2020-01-21 22:34 | 2020-01-21 23:00 | 26 | 2020-01-21 22:31 | 29 |  |  |  |  | Y |  |  |  | Y | [5 empty] | 0 | 300.38 | [23 empty] | 0.08 | 0 | A |  |  | 4.415 | 28.646 | 55.451 | 0.221 | 12.559 | 1.935 | 1899.91 | 89 | 0 | 835 | 0 | 0 | 0 | 0 | 298 | 0 | 199 | 0 | 0 | 0 | 18
2020-01-21 | A56599 | 1 | 고탄소 | AE1055LS |  | Al 탈산 | B | 1 | 38 | 52300 | 85.02 | A | A | A |  | 1 | 1 |  | 1520 | 1576 | 4300 |  |  | 4300 | 42.35 | 12 | 101532 | 1589 |  | Y | 41 | 28 |  |  | A56596 |  |  |  |  | 정용태 | 3 |  |  | Y |  |  |  | 108.35 | 13-5 | 0.02 | 203.93 | A |  | 1589 | 3 | 0.18 | 1546 | 0.98 | 62 | 28 | 299 | 4:59 | 25 | 25 | 52 | 0 |  | 0 |  |  | N2 | 2020-01-21 23:31 | 2020-01-21 23:59 | 28 | 2020-01-21 23:31 | 28 | [14 empty] | 0 | 190.61 | [23 empty] | 1.1 | 0 | A | [9 empty] | 51 | 9 | 865 | 0 | 0 | 0 | 0 | 793 | 0 | 595 | 0 | 0 | 0 | 39
2020-01-21 | B56527 | 2 | 고탄소 | AE5180M |  | Si 탈산 | B | 29 | 49 | 51500 | 105.63 | A | A |  | A | 1 |  | 1 | 1530 | 1556 | 7000 |  |  | 7000 | 69.31 | 18 | 100998 | 1614 |  | Y | 44 | 37 | [7 empty] | 김익규 | 2 |  |  |  |  | Y |  | 104.5 | 12-9 | 355.32 | 0 | A |  | 1595 | 1 | 0.13 | 1532 | 0 | 65 | 35 | 439 | 7:19 | 15 | 21 | 0 | 0 |  | 0 | 0 |  | AR | 2020-01-21 23:53 | 2020-01-22 00:02 | 9 | 2020-01-21 23:37 | 25 |  |  |  |  | Y |  | Y | Y | [5 empty] | 5 | 16.99 | 0 | [20 empty] | 0.9 |  |  | 0.47 | 0.47 | A | [9 empty] | 1433 | 0 | 455 | 0 | 0 | 224 | 0 | 803 | 0 | 203 | 0 | 0 | 0 | 77
2020-01-21 | C54117 | 3 | 중탄소 | 42CRMO4HJ | 연주종료 | Al 탈산 | T | 20 | 73 | 47450 | 98.65 | A | A | A |  | 1 |  | 1 | 1535 | 1573 | 6700 |  |  | 6700 | 121.95 | 20 | 54940 | 1641 | 362 | Y | 52 | 37 | [15 empty] | 93.05 | 11-3 | 5.63 | 46.2 | A |  | 1629 | 2 | 0.42 | 1578 | 1.59 | 84 | 43 | 435 | 7:15 | 13 | 14 | 0 | 0 |  | 0 |  |  | N2 | 2020-01-22 |  | 17 | 2020-01-21 23:45 | 31 | [14 empty] | 4.08 | 5.73 | [23 empty] | 2.54 | 0 | A | [9 empty] | 1446 | 0 | 452 | 0 | 0 | 0 | 0 | 597 | 0 | 301 | 204 | 0 | 0 | 30
2020-01-21 | A56600 | 1 | 고탄소 | AE1055LS |  | Al 탈산 | B | 22 | 39 | 52300 | 82.27 | A | A | A |  | 1 | 1 |  | 1520 | 1547 | 4700 |  |  | 4700 | 46.29 | 12 | 101532 | 1584 | 361 | Y | 42 | 32 |  |  | A56597 |  |  |  |  | 정용태 | 3 |  |  | Y |  |  |  | 104.4 | 13-1 | 0 | 284.44 | A |  | 1584 | 3 | 0.18 | 1547 | 0.95 | 63 | 27 | 293 | 4:53 | 25 | 25 | 53 | 0 |  | 0 |  |  | N2 | 2020-01-22 00:28 | 2020-01-22 01:05 | 37 | 2020-01-22 00:27 | 38 |  |  |  |  | Y |  |  |  | Y | [5 empty] | 0 | 171.56 | [23 empty] | 2.16 | 0 | A | [9 empty] | 0 | 0 | 684 | 30 | 0 | 0 | 0 | 499 | 0 | 298 | 0 | 0 | 0 | 53
2020-01-21 | B56528 | 2 | 고탄소 | AE5180M |  | Si 탈산 | B | 11 | 36 | 51000 | 103.08 | A | A |  | A | 1 |  | 1 | 1530 | 1527 | 7700 |  |  | 7700 | 76.24 | 18 | 100998 | 1614 |  | Y | 47 | 42 | [7 empty] | 임현진 | 2 |  |  |  |  | Y |  | 104.2 | 13-1 | 330.29 | 0 | A |  | 1600 | 1 | 0.19 | 1541 | 1.31 | 74 | 41 | 179 | 2:59 | 15 | 21 | 0 | 0 |  | 0 | 0 |  | AR | 2020-01-22 00:52 | 2020-01-22 01:10 | 18 | 2020-01-22 00:41 | 29 |  |  |  |  | Y |  | Y | Y | [5 empty] | 4.5 | 12.31 | 0 | [20 empty] | 0.99 |  |  | 0.05 | 0.05 | A | [9 empty] | 1410 | 0 | 442 | 0 | 0 | 215 | 0 | 501 | 0 | 205 | 0 | 0 | 0 | 60
2020-01-21 | C54118 | 3 | 중탄소 | 42CRMO4HJ | TUNDISH교체전 | Al 탈산 | T | 33 | 84 | 48650 | 101.25 | A | A | A |  | 1 |  | 1 | 1535 | 1526 | 8800 |  |  | 8800 | 84.3 | 38 | 104386 | 1634 |  | Y | 68 | 47 |  |  | C54115 | 05 |  |  |  | 도주용 | 2 |  |  | Y |  | Y | 4 | 105.45 | 12-3 | 8.36 | 111.84 | A |  | 1622 | 2 | 0.44 | 1571 | 2.04 | 77 | 43 | 501 | 8:21 | 13 | 13 | 0 | 0 |  | 0 |  |  | N2 | 2020-01-22 01:07 |  | 15 | 2020-01-22 00:59 | 23 | [14 empty] | 3.29 | 5.41 | [23 empty] | 2.54 | 0 | A |  |  | 7.662 | 31.671 | 49.371 | 0.409 | 6.443 | 1.558 | 1450.32 | 1770 | 0 | 517 | 0 | 0 | 0 | 0 | 702 | 0 | 301 | 97 | 0 | 0 | 38 |  |  | 5
2020-01-21 | A56601 | 1 | 고탄소 | AE1055LS |  | Al 탈산 | B | 15 | 45 | 50800 | 81.43 | A | A | A |  | 1 | 1 |  | 1520 | 1568 | 4800 |  |  | 4800 | 47.28 | 12 | 101532 | 1595 |  | Y | 41 | 31 |  |  | A56598 |  |  |  |  | 정용태 | 3 |  |  | Y |  |  |  | 108.65 | 13-4 | 0 | 315.43 | A |  | 1595 | 3 | 0.19 | 1560 | 0.85 | 76 | 36 | 255 | 4:15 | 25 | 26 | 54 | 0 |  | 0 |  |  | N2 | 2020-01-22 01:29 | 2020-01-22 02:06 | 37 | 2020-01-22 01:29 | 37 |  |  |  |  | Y |  |  |  | Y | [5 empty] | 0 | 216.65 | [23 empty] | 3.3 | 0 | A | [9 empty] | 24 | 0 | 788 | 18 | 0 | 0 | 0 | 846 | 0 | 98 | 0 | 0 | 0 | 36
2020-01-21 | B56529 | 2 | 고탄소 | AE5180M |  | Si 탈산 | B | 30 | 5 | 54650 | 96.85 | A | A |  | A | 1 |  | 1 | 1530 | 1555 | 6500 |  |  | 6500 | 64.36 | 18 | 100998 | 1615 |  | Y | 42 | 33 | [7 empty] | 임현진 | 2 |  |  |  |  | Y |  | 101.65 | 13-6 | 297.08 | 0 | A |  | 1600 | 1 | 0.19 | 1541 | 1.36 | 74 | 38 | 329 | 5:29 | 15 | 21 | 0 | 0 |  | 0 | 0 |  | AR | 2020-01-22 01:51 | 2020-01-22 02:15 | 24 | 2020-01-22 01:39 | 36 |  |  |  |  | Y |  | Y | Y | [5 empty] | 4.5 | 18.93 | 0 | [20 empty] | 1.2 |  |  | 0.42 | 0.42 | A | [9 empty] | 1403 | 0 | 406 | 0 | 0 | 223 | 0 | 704 | 0 | 208 | 0 | 0 | 0 | 70
2020-01-21 | C54119 | 3 | 중탄소 | SNCM8I |  | Al 탈산 | I | 5 | 51 | 48650 | 123.18 | A | A | A |  | 1 |  | 1 | 1560 | 1538 | 9300 |  |  | 9300 | 98.94 | 10 | 94000 | 1666 |  | INGOT | 56 | 47 |  |  | C54117 | 05 |  |  |  | 정종훈 |  |  | N | Y |  | Y | 6 | 98.7 | 12-3 | 421.75 | 0 | A |  | 1655 | 2 | 0.44 | 1567 | 1.87 | 78 |  | 466 | 7:46 | 20 | 25 | 0 | 0 |  | 0 |  |  | AR | 2020-01-22 02:51 |  | 20 | 2020-01-22 02:30 | [15 empty] | 12.54 | 0 | [18 empty] | 1.1 |  |  |  |  | 2.54 | 0 | A | [9 empty] | 736 | 0 | 517 | 0 | 0 | 0 | 0 | 900 | 0 | 297 | 296 | 0 | 0 | 22
2020-01-21 | A56602 | 1 | 고탄소 | AE1055LS |  | Al 탈산 | B | 21 | 13 | 52200 | 84.3 | A | A | A |  | 1 | 1 |  | 1520 | 1544 | 5300 |  |  | 5300 | 52.2 | 12 | 101532 | 1583 |  | Y | 43 | 35 |  |  | A56599 |  |  |  |  | 정용태 | 3 |  |  | Y |  |  |  | 106 | 13-9 | 0 | 316.74 | A |  | 1583 | 3 | 0.18 | 1554 | 0.69 | 70 | 32 | 299 | 4:59 | 25 | 25 | 55 | 0 |  | 0 |  |  | N2 | 2020-01-22 02:32 | 2020-01-22 03:08 | 36 | 2020-01-22 02:32 | 36 |  |  |  |  | Y |  |  |  | Y | [5 empty] | 0 | 236.92 | [23 empty] | 4.5 | 0 | A | [9 empty] | 0 | 0 | 791 | 15 | 0 | 0 | 0 | 797 | 0 | 646 | 95 | 0 | 0 | 48
2020-01-21 | B56530 | 2 | 고탄소 | AE5180M | TUNDISH교체전 | Si 탈산 | B | 16 | 31 | 51900 | 98.43 | A | A |  | A | 1 |  | 1 | 1530 | 1524 | 7200 |  |  | 7200 | 80.2 | 16 | 89776 | 1616 |  | Y | 48 | 39 |  |  | C54117 | 05 |  |  |  | 임현진 | 2 |  |  |  |  | N |  | 106.2 | 13-5 | 344.65 | 0 | A |  | 1599 | 1 | 0.19 | 1539 | 1.38 | 72 | 38 | 358 | 5:58 | 15 | 21 | 0 | 0 |  | 0 | 0 |  | AR | 2020-01-22 02:54 | 2020-01-22 03:20 | 26 | 2020-01-22 02:43 | 37 |  |  |  |  | Y |  | Y | Y | [5 empty] | 4.6 | 12.39 | 0 | [20 empty] | 0.86 |  |  | 0.23 | 0.23 | A | [9 empty] | 1335 | 0 | 414 | 0 | 0 | 217 | 0 | 504 | 0 | 209 | 0 | 0 | 0 | 73
2020-01-21 | A56603 | 1 | 고탄소 | AE1055LS |  | Al 탈산 | B | 1 | 39 | 52000 | 91.72 | A | A | A |  | 1 | 1 |  | 1520 | 1564 | 5000 |  |  | 5000 | 59.09 | 10 | 84610 | 1590 |  | Y | 41 | 31 |  |  | A56600 |  |  |  |  | 정용태 | 3 |  |  | Y |  |  |  | 108.65 | 13-5 | 0 | 188.44 | A |  | 1590 | 3 | 0.18 | 1554 | 0.71 | 70 | 33 | 263 | 4:23 | 25 | 25 | 56 | 0 |  | 0 |  |  | N2 | 2020-01-22 03:40 | 2020-01-22 04:12 | 32 | 2020-01-22 03:40 | 32 |  |  |  |  | Y |  |  |  | Y | [5 empty] | 0 | 316.19 | [23 empty] | 5.77 | 0 | A | [9 empty] | 16 | 0 | 768 | 20 | 0 | 0 | 0 | 744 | 0 | 598 | 117 | 0 | 0 | 39
2020-01-21 | C54120 | 3 | 고탄소 | SM53CCF | 연주시작 | Al 탈산 | T | 20 | 74 | 47300 | 109.02 | A | A | A |  | 1 |  | 1 | 1530 | 1596 | 6300 |  |  | 6300 | 69.5 | 33 | 90651 | 1652 |  | Y | 47 | 39 |  |  | C54118 | 03 |  |  |  | 도주용 | 2 |  |  | Y |  | Y | 4 | 98.9 | 11-9 | 195.14 | 0 | A |  | 1637 | 2 | 0.45 | 1574 | 1.66 | 89 | 52 | 496 | 8:16 | 13 | 13 | 0 | 0 |  | 0 |  |  | AR | 2020-01-22 04:05 |  | 25 | 2020-01-22 03:40 | 49 | [14 empty] | 9.54 | 0 | [23 empty] | 2.54 | 0 | A | [9 empty] | 0 | 0 | 384 | 0 | 0 | 0 | 0 | 706 | 0 | 301 | 202 | 0 | 0 | 32 |  |  | 9 |  | 1
2020-01-21 | B56531 | 2 | 중탄소 | SM45CB | TUNDISH교체 | Si 탈산 | B | 29 | 50 | 51300 | 96.12 | A | A |  | A | 1 |  | 1 | 1540 | 1555 | 7800 |  |  | 7800 | 81.15 | 12 | 96120 | 1656 |  | Y | 47 | 40 | [7 empty] | 임현진 | 2 |  |  |  |  | Y |  | 102.3 | 12-6 | 399.54 | 0 | A |  | 1647 | 1 | 0.23 | 1580 | 1.47 | 87 | 32 | 321 | 5:21 | 14 | 21 | 0 | 0 |  | 0 | 0 |  | N2 | 2020-01-22 03:59 | 2020-01-22 04:53 | 54 | 2020-01-22 03:48 | 64 |  |  |  |  | Y |  | Y | Y | [5 empty] | 4.6 | 0 | 16.93 | [19 empty] | 2.77 | 1.64 |  |  | 0.08 | 0.08 | A | [9 empty] | 0 | 0 | 482 | 0 | 0 | 0 | 0 | 1200 | 0 | 459 | 0 | 0 | 0 | 38 |  |  | 9 |  | 1
2020-01-21 | A56604 | 1 | 고탄소 | AE1055LS |  | Al 탈산 | B | 22 | 40 | 51900 | 95.18 | A | A | A |  | 1 | 1 |  | 1520 | 1561 | 4600 |  |  | 4600 | 45.31 | 12 | 101532 | 1586 |  | Y | 42 | 29 |  |  | A56601 |  |  |  |  | 정용태 | 3 |  |  | Y | [5 empty] | 0.08 | 164.98 | A |  | 1586 | 3 | 0.19 | 1551 | 0.66 | 67 | 35 | 272 | 4:32 | 25 | 25 | 57 | 0 |  | 0 |  |  | N2 | 2020-01-22 04:44 | 2020-01-22 05:15 | 32 | 2020-01-22 04:44 | 32 | [8 empty] | Y | [5 empty] | 0 | 350.64 | [23 empty] | 10.92 | 0 | A | [9 empty] | 40 | 0 | 810 | 17 | 0 | 0 | 0 | 495 | 0 | 394 | 0 | 0 | 0 | 28
2020-01-21 | C54121 | 3 | 고탄소 | SM53CCF | 연주종료 | Al 탈산 | T | 19 | 55 | 49300 | 112.55 | A | A | A |  | 1 |  | 1 | 1530 | 1560 | 7700 |  |  | 7700 | 77.86 | 36 | 98892 | 1634 |  | Y | 52 | 42 | [7 empty] | 정종훈 | 2 |  |  |  |  | Y |  | 100.85 | 12-4 | 252.22 | 0 | A |  | 1624 | 2 | 0.46 | 1554 | 1.75 | 69 | 38 | 489 | 8:09 | 13 | 15 | 0 | 0 |  | 0 |  |  | AR | 2020-01-22 05:14 |  | 20 | 2020-01-22 04:54 | 41 | [14 empty] | 10.84 | 0 | [23 empty] | 2.54 | 0 | A | [9 empty] | 31 | 0 | 278 | 0 | 0 | 0 | 0 | 598 | 0 | 300 | 200 | 0 | 0 | 28 |  |  | 7
2020-01-21 | B56532 | 2 | 중탄소 | SM45CB2 |  | Si 탈산 | B | 11 | 37 | 51000 | 90 | A | A |  | A | 1 |  | 1 | 1540 | 1544 | 7000 |  |  | 7000 | 78.05 | 14 | 89686 | 1654 |  | N | 44 | 38 | [7 empty] | 임현진 | 2 |  |  |  |  | Y |  | 99.6 | 12-6 | 307.43 | 0 | A |  | 1633 | 1 | 0.45 | 1578 | 1.24 | 85 | 35 | 369 | 6:09 | 15 | 16 | 0 | 0 |  | 0 | 0 |  | N2 | 2020-01-22 04:57 | 2020-01-22 05:56 | 59 | 2020-01-22 04:48 | 69 |  |  |  |  | Y |  | Y | Y | [5 empty] | 5 | 0 | 14.53 | [23 empty] | 0.11 | 0.11 | A | [9 empty] | 0 | 0 | 338 | 0 | 0 | 0 | 0 | 797 | 0 | 204 | 0 | 0 | 0 | 0
2020-01-21 | A56605 | 1 | 고탄소 | AE1055LS |  | Al 탈산 | B | 15 | 46 | 51200 | 96.08 | A | A | A |  | 1 | 1 |  | 1520 | 1549 | 6200 |  |  | 6200 | 61.06 | 12 | 101532 | 1586 |  | Y | 50 | 45 |  |  | A56602 |  |  |  |  | 정용태 | 3 |  |  | Y |  |  |  | 107.95 | 13-3 | 0 | 334.05 | A |  | 1586 | 3 | 0.18 | 1563 | 0.51 | 79 | 44 | 299 | 4:59 | 25 | 25 | 58 | 0 |  | 0 |  |  | N2 | 2020-01-22 05:46 | 2020-01-22 06:18 | 31 | 2020-01-22 05:45 | 32 |  |  |  |  | Y |  |  |  | Y | [5 empty] | 0 | 323.13 | [23 empty] | 12.11 | 0 | A | [9 empty] | 0 | 0 | 659 | 9 | 0 | 0 | 0 | 691 | 0 | 596 | 98 | 0 | 0 | 24
2020-01-21 | C54122 | 3 | 고탄소 | SM53CCF | 연주종료 | Al 탈산 | T | 33 | 85 | 48600 | 105.9 | A | A | B |  | 1 |  | 1 | 1530 | 1573 | 6000 |  |  | 6000 | 66.19 | 33 | 90651 | 1643 |  | Y | 45 | 37 | [15 empty] | 98.8 | 11-7 | 225.52 | 0 | A |  | 1604 | 2 | 0.57 | 1549 | 1.22 | 64 | 35 | 375 | 6:15 | 13 | 13 | 0 | 0 |  | 0 | 10 |  | AR | 2020-01-22 06:16 |  | 24 | 2020-01-22 06:00 | 40 |  |  |  |  | Y | [5 empty] | Y |  |  |  | 8.85 | 0 | [23 empty] | 2.54 | 0 | A | [9 empty] | 0 | 0 | 37 | 0 | 0 | 0 | 0 | 601 | 0 | 300 | 101 | 0 | 0 | 57
2020-01-21 | B56533 | 2 | 중탄소 | SM45CB |  | Si 탈산 | B | 30 | 6 | 54650 | 96.15 | A | A |  | B | 1 |  | 1 | 1540 | 1524 | 7400 |  |  | 7400 | 73.52 | 12 | 100647 | 1656 |  | Y | 46 | 40 | [7 empty] | 임현진 | 2 |  |  |  |  | Y |  | 101.05 | 13-5 | 303.18 | 0 | A |  | 1637 | 1 | 0.25 | 1571 | 1.57 | 78 | 34 | 394 | 6:34 | 14 | 15 | 0 | 0 | 150 | 0 | 0 |  | N2 | 2020-01-22 06:16 | 2020-01-22 06:56 | 41 | 2020-01-22 06:03 | 54 | [6 empty] | Y | Y | [6 empty] | 0 | 38.42 | [23 empty] | 0.04 | 0.04 | A | [9 empty] | 0 | 0 | 560 | 0 | 0 | 0 | 0 | 696 | 0 | 205 | 0 | 0 | 0 | 51
2020-01-21 | A56606 | 1 | 고탄소 | AE1055LS |  | Al 탈산 | B | 21 | 14 | 52600 | 83.87 | A | B | B |  | 1 | 1 |  | 1520 | 1518 | 4400 |  |  | 4400 | 43.34 | 12 | 101532 | 1596 |  | Y | 44 | 28 | [7 empty] | 정용태 | 3 |  | N | Y |  |  |  | 104.8 | 13-7 | 0 | 200.1 | A |  | 1595 | 3 | 0.18 | 1546 | 1.26 | 62 | 33 | 274 | 4:34 | 25 | 25 | 59 | 0 |  | 0 |  |  | N2 | 2020-01-22 06:54 | 2020-01-22 07:21 | 27 | 2020-01-22 06:52 | 29 |  |  |  |  | Y |  |  |  | Y | [5 empty] | 0 | 207.65 | [23 empty] | 0.01 | 0 | A | [9 empty] | 40 | 0 | 744 | 34 | 0 | 0 | 0 | 553 | 0 | 496 | 0 | 0 | 0 | 100
2020-01-21 | C54123 | 3 | 고탄소 | SM53CCF | 연주종료 | Al 탈산 | T | 5 | 52 | 48750 | 100.97 | A | B | B |  | 1 |  | 1 | 1530 | 1559 | 6000 |  |  | 6000 | 60.67 | 36 | 98892 | 1623 |  | Y | 51 | 33 |  |  | C54120 | 05 |  |  |  | 박재승 | 3 |  |  | Y |  | Y |  | 98.75 | 12-2 | 207.75 | 0 | A |  | 1607 | 2 | 0.44 | 1552 | 1.77 | 67 | 20 | 371 | 6:11 | 13 | 17 | 0 | 0 |  | 0 | 10 |  | AR | 2020-01-22 07:21 |  | 21 | 2020-01-22 07:02 | 40 |  |  |  |  | Y | [5 empty] | Y |  |  |  | 9.48 | 0 | [23 empty] | 2.54 | 0 | A | [9 empty] | 91 | 0 | 171 | 0 | 0 | 0 | 0 | 601 | 0 | 300 | 101 | 0 | 0 | 37 |  |  | 5
2020-01-21 | B56534 | 2 | 중탄소 | SM45CB |  | Si 탈산 | B | 16 | 32 | 52050 | 104.17 | A | B |  | B | 1 |  | 1 | 1540 | 1544 | 5900 |  |  | 5900 | 59.96 | 12 | 98400 | 1625 |  | Y | 46 | 35 | [7 empty] | 임현진 | 2 |  |  |  |  | Y |  | 95.95 | 12-4 | 10.15 | 247.11 | A |  | 1596 | 1 | 0.51 | 1546 | 1.02 | 53 | 23 | 312 | 5:12 | 14 | 15 | 0 | 0 | 100 | 0 | 0 |  | N2 | 2020-01-22 07:25 | 2020-01-22 07:57 | 32 | 2020-01-22 07:08 | 49 |  |  |  |  | Y |  | Y | Y | [5 empty] | 4.2 | 0 | 26.96 | [23 empty] | 0.04 | 0.04 | A | [9 empty] | 0 | 0 | 31 | 0 | 0 | 0 | 0 | 986 | 0 | 207 | 0 | 0 | 0 | 21
2020-01-22 | A56607 | 1 | 고탄소 | AE1055LS |  | Al 탈산 | B | 1 | 40 | 52400 | 83.92 | B | B | B |  | 1 | 1 |  | 1520 | 1543 | 4400 |  |  | 4400 | 43.34 | 12 | 101532 | 1595 |  | Y | 42 | 29 | [7 empty] | 이호남 | 2 |  | Y |  |  |  |  | 97.6 | 12-4 | 0 | 144.26 | A |  | 1595 | 3 | 0.18 | 1549 | 1.1 | 65 | 32 | 271 | 4:31 | 25 | 25 | 60 | 0 |  | 0 |  |  | N2 | 2020-01-22 07:57 | 2020-01-22 08:20 | 23 | 2020-01-22 07:56 | 24 | [8 empty] | Y | [5 empty] | 0 | 224.92 | [23 empty] | 7.07 | 0 | A | [9 empty] | 0 | 0 | 754 | 14 | 0 | 0 | 0 | 494 | 0 | 450 | 0 | 0 | 0 | 28
2020-01-22 | B56535 | 2 | 중탄소 | SM45CB |  | Si 탈산 | B | 29 | 51 | 51250 | 89.03 | B | B |  | B | 1 |  | 1 | 1540 | 1556 | 5400 |  |  | 5400 | 57.44 | 12 | 94006 | 1635 |  | Y | 41 | 31 | [7 empty] | 최남길 | 2 |  |  |  |  | Y |  |  |  | 0.83 | 103.29 | A |  | 1615 | 1 | 0.43 | 1563 | 1.24 | 70 | 31 | 374 | 6:14 | 14 | 18 | 0 | 0 |  | 0 | 0 |  | N2 | 2020-01-22 08:14 | 2020-01-22 08:55 | 41 | 2020-01-22 08:05 | 50 |  |  |  |  | Y |  | Y | Y | [5 empty] | 4 | 0 | 20.12 | [23 empty] | 0.04 | 0.04 | A | [9 empty] | 0 | 0 | 71 | 0 | 0 | 0 | 0 | 1100 | 0 | 200 | 0 | 0 | 0 | 10
2020-01-22 | C54124 | 3 | 고탄소 | SM53CCF | 연주종료 | Al 탈산 | T | 20 | 75 | 47200 | 90.23 | B | B | B |  | 1 |  | 1 | 1530 | 1528 | 5800 |  |  | 5800 | 58.65 | 36 | 98892 | 1607 |  | Y | 49 | 35 |  |  | C54121 | 05 |  |  |  | 박재승 | 3 |  | Y | N |  | Y |  | 98.25 | 11-8 | 182.96 | 0 | A |  | 1601 | 2 | 0.44 | 1557 | 1.52 | 72 | 32 | 410 | 6:50 | 13 | 15 | 0 | 0 |  | 0 | 10 |  | AR | 2020-01-22 08:19 |  | 32 | 2020-01-22 08:06 | 45 |  |  |  |  | Y | [5 empty] | Y |  |  |  | 9.16 | 0 | [23 empty] | 2.54 | 0 | A |  |  | 7.651 | 32.567 | 48.235 | 0.257 | 6.304 | 1.481 | 1455.36 | 35 | 0 | 17 | 0 | 0 | 0 | 0 | 393 | 0 | 301 | 0 | 0 | 0 | 13
2020-01-22 | A56608 | 1 | 고탄소 | AE1055LS |  | Al 탈산 | B | 22 | 41 | 51900 | 91.13 | B | B | B |  | 1 | 1 |  | 1520 | 1553 | 5200 |  |  | 5200 | 51.22 | 12 | 101532 | 1588 |  | Y | 47 | 33 | [7 empty] | 이호남 | 2 |  | N | Y |  |  |  | 106.7 | 13-3 | 0 | 223.39 | A |  | 1588 | 3 | 0.18 | 1550 | 0.88 | 66 | 36 | 273 | 4:33 | 25 | 25 | 61 | 0 |  | 0 |  |  | N2 | 2020-01-22 09:06 | 2020-01-22 09:19 | 13 | 2020-01-22 09:05 | 14 | 탈가스 | RH/VD 보수 | VD#1청소 |  | Y |  |  |  | Y | [5 empty] | 0 | 247.18 | [23 empty] | 8.36 | 0 | A | [9 empty] | 53 | 0 | 819 | 66 | 0 | 0 | 0 | 622 | 0 | 500 | 0 | 0 | 0 | 44
2020-01-22 | B56536 | 2 | 중탄소 | SM45CB |  | Si 탈산 | B | 11 | 38 | 51750 | 89.88 | B | B | B |  | 1 |  | 1 | 1540 | 1514 | 6800 |  |  | 6800 | 70.26 | 14 | 96782 | 1625 |  | Y | 41 | 38 | [7 empty] | 최남길 | 2 |  |  |  |  | Y |  | 0 | 10-1 | 0 | 264.25 | A |  | 1616 | 2 | 0.44 | 1616 | 0 | 123 | 31 | 658 | 10:58 | 14 | 14 | 0 | 0 |  | 0 | 10 |  | N2 | 2020-01-22 09:15 | 2020-01-22 09:55 | 40 | 2020-01-22 09:13 | 42 |  |  |  |  | Y | [5 empty] | N |  |  |  | 11.36 | 0 | [23 empty] | 2.54 | 0 | A | [9 empty] | 0 | 0 | 0 | 0 | 0 | 0 | 0 | 1102 | 0 | 507 | 0 | 0 | 0 | 30
2020-01-22 | C54125 | 3 | 고탄소 | SM53CCF | 연주종료 | Al 탈산 | T | 19 | 56 | 49250 | 116.43 | B | B | B |  | 1 |  | 1 | 1530 | 1555 | 6900 |  |  | 6900 | 64.41 | 39 | 107133 | 1611 |  | Y | 70 | 43 |  |  | C54122 | 05 |  |  |  | 박재승 | 4 |  | Y |  |  |  |  | 108.7 | 13-2 | 189.85 | 0 | A |  | 1600 | 2 | 0.46 | 1559 | 1.58 | 74 | 39 | 303 | 5:03 | 13 | 13 | 0 | 0 |  | 0 | 10 |  | AR | 2020-01-22 09:53 |  | 18 | 2020-01-22 09:43 | 28 |  |  |  |  | Y | [5 empty] | Y |  |  |  | 11.21 | 0 | [23 empty] | 2.54 | 0 | A |  |  | 8.79 | 32.333 | 46.694 | 0.505 | 5.312 | 1.444 | 1475.68 | 87 | 0 | 45 | 0 | 0 | 0 | 0 | 401 | 0 | 300 | 0 | 0 | 0 | 11
2020-01-22 | B56537 | 2 | 중탄소 | SM45CB |  | Si 탈산 | B | 15 | 47 | 50600 | 112.62 | B | B | B |  | 1 | 1 |  | 1540 | 1565 | 5400 |  |  | 5400 | 36.43 | 18 | 148226 | 1607 |  | Y | 67 | 32 | [7 empty] | 최남길 | 2 |  |  |  |  | Y |  |  |  | 23.21 | 134.26 | A |  | 1582 | 3 | 0.19 | 1553 | 0.88 | 60 | 28 | 239 | 3:59 | 14 | 14 | 63 | 0 |  | 0 |  |  | N2 | 2020-01-22 10:40 | 2020-01-22 10:59 | 20 | 2020-01-22 10:38 | 21 | [14 empty] | 0 | 174.45 | [23 empty] | 14.1 | 0 | A | [9 empty] | 0 | 0 | 0 | 0 | 0 | 0 | 0 | 797 | 0 | 0 | 0 | 0 | 0 | 30
2020-01-22 | A56609 | 1 | 고탄소 | AE1055LS | TUNDISH교체전 | Al 탈산 | B | 30 | 7 | 54100 | 76.68 | B | B | B |  | 1 | 1 |  | 1520 | 1554 | 4300 |  |  | 4300 | 54.09 | 10 | 79500 | 1587 |  | Y | 42 | 29 | [7 empty] | 이호남 | 2 |  | Y |  |  |  |  | 0 | 10-1 | 0 | 83.78 | A |  | 1587 | 3 | 0.18 | 1587 | 0 | 103 | 33 | 266 | 4:26 | 25 | 25 | 62 | 0 |  | 0 |  |  | N2 | 2020-01-22 10:04 | 2020-01-22 10:24 | 20 | 2020-01-22 10:03 | 21 | 탈가스 | RH/VD 보수 | VD#1청소 |  | Y |  |  |  | Y | [5 empty] | 0 | 180.84 | [23 empty] | 9.45 | 0 | A | [9 empty] | 52 | 0 | 824 | 31 | 0 | 0 | 0 | 706 | 0 | 573 | 0 | 0 | 0 | 32
2020-01-22 | C54126 | 3 | 고탄소 | SM53CCF | 연주종료 | Al 탈산 | T | 33 | 86 | 49600 | 94.05 | B | B | B |  | 1 |  | 1 | 1530 | 1537 | 6800 |  |  | 6800 | 68.76 | 36 | 98892 | 1620 |  | Y | 47 | 40 | [7 empty] | 박재승 | 3 |  |  |  |  | Y |  | 97.95 | 11-6 | 99.34 | 0 | A |  | 1603 | 2 | 0.45 | 1563 | 0.98 | 78 | 30 | 308 | 5:08 | 13 | 13 | 0 | 0 |  | 0 | 5 |  | AR | 2020-01-22 10:41 |  | 47 | 2020-01-22 10:34 | 54 |  |  |  |  | Y | [5 empty] | Y |  |  |  | 10.09 | 0 | [23 empty] | 2.54 | 0 | A | [9 empty] | 80 | 0 | 50 | 0 | 0 | 0 | 0 | 551 | 0 | 300 | 51 | 0 | 0 | 17 |  |  | 5
2020-01-22 | B56538 | 2 | 중탄소 | SM45C |  | Si 탈산 | B | 16 | 33 | 51800 | 79.92 | B | B | B |  | 1 |  | 1 | 1540 | 1554 | 5800 |  |  | 5800 | 122.74 | 6 | 47256 | 1634 |  | Y | 47 | 31 | [7 empty] | 최남길 | 2 |  |  |  |  | Y |  |  |  | 0.49 | 130.9 | A |  | 1615 | 2 | 0.46 | 1615 | 0 | 122 | 26 | 385 | 6:25 | 15 | 16 | 0 | 0 |  | 0 | 10 |  | N2 | 2020-01-22 11:14 | 2020-01-22 12:04 | 50 | 2020-01-22 11:13 | 50 |  |  |  |  | Y | [5 empty] | N |  |  |  | 3.96 | 0 | [23 empty] | 2.54 | 0 | A | [9 empty] | 0 | 0 | 143 | 0 | 0 | 224 | 0 | 805 | 0 | 156 | 0 | 0 | 0 | 8
2020-01-22 | A56610 | 1 | 고탄소 | STB2 | TUNDISH교체 | Al 탈산 | B | 21 | 15 | 52300 | 89.48 | B | B | B |  | 1 | 1 |  | 1520 | 1564 | 6400 |  |  | 6400 | 63.03 | 12 | 101532 | 1590 |  | Y | 47 | 41 | [7 empty] | 이호남 | 2 |  | Y |  |  |  |  | 107.9 | 14-1 | 0 | 315.08 | A |  | 1590 | 3 | 0.2 | 1545 | 1.07 | 89 | 39 | 305 | 5:05 | 25 | 25 | 64 | 0 |  | 0 |  |  | AR | 2020-01-22 11:28 | 2020-01-22 11:57 | 31 | 2020-01-22 11:26 | 33 |  |  |  |  | Y |  |  |  | Y | [5 empty] | 122.67 | 75.09 | [19 empty] | 2.01 |  |  |  | 24.37 | 0 | A | [9 empty] | 822 | 0 | 96 | 0 | 0 | 0 | 0 | 494 | 0 | 297 | 0 | 0 | 0 | 68 |  |  |  |  | 1
2020-01-22 | C54127 | 3 | 고탄소 | SM53CCF | TUNDISH교체전 | Al 탈산 | T | 5 | 53 | 49000 | 99.13 | B | B | B |  | 1 |  | 1 | 1530 | 1535 | 6700 |  |  | 6700 | 73.91 | 33 | 90651 | 1608 |  | N | 60 | 40 | [7 empty] | 박재승 | 3 |  |  |  |  | Y |  | 96.4 | 11-10 | 158.92 | 0 | A |  | 1601 | 2 | 0.47 | 1553 | 1.66 | 68 | 26 | 339 | 5:39 | 13 | 14 | 0 | 0 |  | 0 | 10 |  | AR | 2020-01-22 11:54 |  | 39 | 2020-01-22 11:43 | 49 |  |  |  |  | Y | [5 empty] | Y |  |  |  | 2.99 | 0 | [23 empty] | 2.54 | 0 | A | [9 empty] | 66 | 0 | 58 | 0 | 0 | 0 | 0 | 401 | 0 | 300 | 0 | 0 | 0 | 6
2020-01-22 | B56539 | 2 | 중탄소 | SM45C |  | Si 탈산 | B | 29 | 52 | 52000 | 99.2 | B | B | B |  | 1 |  | 1 | 1540 | 1545 | 5800 |  |  | 5800 | 61.37 | 12 | 94512 | 1627 | 724 | Y | 57 | 32 | [7 empty] | 최남길 | 2 |  |  |  |  | Y |  | 93 | 11-7 | 0.12 | 163.9 | A |  | 1606 | 2 | 0.48 | 1559 | 1.52 | 66 | 25 | 371 | 6:11 | 15 | 15 | 0 | 0 |  | 0 | 10 |  | N2 | 2020-01-22 12:31 | 2020-01-22 13:10 | 38 | 2020-01-22 12:26 | 44 |  |  |  |  | Y | [5 empty] | N |  |  |  | 5 | 0 | [23 empty] | 2.54 | 0 | A | [9 empty] | 0 | 0 | 0 | 0 | 0 | 163 | 0 | 853 | 0 | 205 | 0 | 0 | 0 | 10
2020-01-22 | A56611 | 1 | 고탄소 | STB2 |  | Al 탈산 | B | 1 | 41 | 52400 | 83.23 | B | B | B |  | 1 | 1 |  | 1520 | 1534 | 5400 |  |  | 5400 | 63.82 | 10 | 84610 | 1565 |  | Y | 42 | 36 | [7 empty] | 이호남 | 2 |  | Y |  |  |  |  | 103.25 | 12-9 | 0 | 196.44 | A |  | 1565 | 3 | 0.21 | 1528 | 0.95 | 72 | 33 | 290 | 4:50 | 25 | 25 | 65 | 0 |  | 0 |  |  | AR | 2020-01-22 12:26 | 2020-01-22 13:04 | 38 | 2020-01-22 12:24 | 40 |  |  |  |  | Y |  |  |  | Y | [5 empty] | 122.22 | 55.35 | [20 empty] | 1.08 |  |  | 0 | 0 | A | [9 empty] | 854 | 23 | 62 | 0 | 0 | 0 | 0 | 448 | 0 | 298 | 0 | 0 | 0 | 49
2020-01-22 | C54128 | 3 | 중탄소 | SCM440I2 |  | Al 탈산 | I | 20 | 76 | 48200 | 113.65 | B | B | B |  | 1 |  | 1 | 1560 | 1530 | 9800 |  |  | 9800 | 101.55 | 5 | 96500 | 1679 | 368 | INGOT | 59 | 43 | [7 empty] | 박재승 | [5 empty] | Y |  | 103.35 | 12-2 | 256 | 0 | A |  | 1652 | 2 | 0.48 | 1589 | 1.8 | 96 |  | 339 | 5:39 | 20 | 24 | 0 | 0 |  | 0 | 10 |  | N2 | 2020-01-22 13:19 |  | 49 | 2020-01-22 13:08 | [5 empty] | Y | [5 empty] | N |  |  |  | 8.31 | 0 | [18 empty] | 1.1 |  |  |  |  | 2.54 | 0 | A | [9 empty] | 1541 | 0 | 209 | 0 | 0 | 0 | 0 | 799 | 0 | 300 | 99 | 0 | 0 | 6
2020-01-22 | B56540 | 2 | 중탄소 | SM45C | 연주종료 | Si 탈산 | B | 11 | 39 | 51750 | 62.28 | B | B | B |  | 1 | 1 |  | 1540 | 1601 | 2900 |  |  | 2900 | 35.28 | 12 | 82189 | 1594 |  | Y | 23 | 18 | [7 empty] | 최남길 | 2 |  |  |  |  | Y |  | 98.35 | 12-5 | 0.87 | 17.23 | A |  | 1594 | 3 | 0.19 | 1560 | 0.85 | 67 | 23 | 246 | 4:06 | 15 | 15 | 66 | 0 |  | 0 |  |  | N2 | 2020-01-22 13:07 | 2020-01-22 14:12 | 65 | 2020-01-22 13:07 | 65 | [14 empty] | 0 | 212.52 | [23 empty] | 0.02 | 0 | A | [9 empty] | 0 | 0 | 0 | 0 | 0 | 185 | 0 | 371 | 0 | 204 | 0 | 0 | 0 | 39
2020-01-22 | A56612 | 1 | 고탄소 | STB2 |  | Al 탈산 | B | 22 | 42 | 50800 | 99.53 | B | B | B |  | 1 | 1 |  | 1520 | 1555 | 5800 |  |  | 5800 | 57.12 | 12 | 101532 | 1552 | 362 | Y | 66 | 42 | [7 empty] | 이호남 | 2 |  | Y |  |  |  |  | 108.6 | 13-5 | 0 | 269.4 | A |  | 1552 | 3 | 0.19 | 1524 | 0.85 | 68 | 34 | 277 | 4:37 | 25 | 25 | 67 | 0 |  | 0 |  |  | AR | 2020-01-22 13:42 | 2020-01-22 14:08 | 26 | 2020-01-22 13:42 | 27 |  |  |  |  | Y |  |  |  | Y | [5 empty] | 124.24 | 12.66 | [20 empty] | 1.11 |  |  | 0.69 | 0 | A | [9 empty] | 920 | 32 | 227 | 0 | 0 | 0 | 0 | 606 | 0 | 447 | 0 | 0 | 0 | 44
2020-01-22 | C54129 | 3 | 중탄소 | SM43C | 연주시작 | Al 탈산 | T | 19 | 57 | 49200 | 107.02 | B | B | D |  | 1 |  | 1 | 1535 | 1550 | 8000 |  |  | 8000 | 69.34 | 42 | 115374 | 1655 |  | Y | 55 | 41 | [7 empty] | 박재승 | 3 |  |  |  |  | Y |  | 93.8 | 11-7 | 179.55 | 0 | A |  | 1642 | 2 | 0.45 | 1581 | 1.85 | 87 | 28 | 340 | 5:40 | 10 | 11 | 0 | 0 |  | 0 | 10 |  | N2 | 2020-01-22 14:21 |  | 24 | 2020-01-22 14:02 | 43 |  |  |  |  | Y | [5 empty] | Y |  |  |  | 5.13 | 0 | [23 empty] | 1.01 | 0 | A | [9 empty] | 0 | 0 | 0 | 0 | 0 | 0 | 0 | 799 | 0 | 0 | 201 | 0 | 0 | 20 |  |  | 12 |  | 1
2020-01-22 | A56613 | 1 | 고탄소 | STB2 |  | Al 탈산 | B | 30 | 8 | 54100 | 82.62 | B | D | D |  | 1 | 1 |  | 1520 | 1573 | 3800 |  |  | 3800 | 37.43 | 12 | 101532 | 1549 |  | Y | 41 | 23 | [7 empty] | 이호남 | 2 |  | Y |  |  |  |  | 103.55 | 13-7 | 202.37 | 0 | A |  | 1549 | 3 | 0.2 | 1519 | 0.71 | 63 | 29 | 247 | 4:07 | 25 | 25 | 68 | 0 |  | 0 |  |  | AR | 2020-01-22 14:43 | 2020-01-22 15:16 | 33 | 2020-01-22 14:43 | 33 |  |  |  |  | Y |  |  |  | Y | [5 empty] | 119.99 | 85.84 | [20 empty] | 0.93 |  |  | 1.86 | 0 | A | [9 empty] | 506 | 34 | 190 | 22 | 0 | 0 | 0 | 296 | 0 | 295 | 0 | 0 | 0 | 56
2020-01-22 | C54130 | 3 | 중탄소 | SM45CB | 연주종료 | Si 탈산 | T | 33 | 87 | 49500 | 101.88 | B | D | D |  | 1 |  | 1 | 1535 | 1547 | 5700 |  |  | 5700 | 86.46 | 24 | 65928 | 1622 |  | Y | 49 | 35 | [15 empty] | 96.05 | 11-4 | 82.77 | 0 | A |  | 1594 | 2 | 0.47 | 1559 | 0.92 | 66 | 30 | 382 | 6:22 | 7 | 7 | 0 | 0 |  | 0 | 10 |  | N2 | 2020-01-22 15:27 |  | 18 | 2020-01-22 15:12 | 33 |  |  |  |  | Y | [5 empty] | Y |  |  |  | 3.5 | 0 | [23 empty] | 0.63 | 0 | A | [9 empty] | 0 | 0 | 0 | 0 | 0 | 0 | 0 | 999 | 0 | 0 | 0 | 0 | 0 | 0 |  |  | 5
2020-01-22 | A56614 | 1 | 고탄소 | STB2 |  | Al 탈산 | B | 21 | 16 | 52300 | 88.82 | D | D | D |  | 1 | 1 |  | 1520 | 1536 | 6000 |  |  | 6000 | 59.09 | 12 | 101532 | 1566 |  | Y | 47 | 37 | [7 empty] | 김덕진 | 2 |  | Y |  |  |  |  | 112.15 | 14-5 | 241.32 | 0 | A |  | 1566 | 3 | 0.2 | 1520 | 1.12 | 64 | 33 | 247 | 4:07 | 25 | 26 | 69 | 0 |  | 0 |  |  | AR | 2020-01-22 15:53 | 2020-01-22 16:20 | 27 | 2020-01-22 15:51 | 28 |  |  |  |  | Y |  |  |  | Y | [5 empty] | 147.9 | 72.43 | [20 empty] | 1.21 |  |  | 3.19 | 0 | A | [9 empty] | 0 | 22 | 183 | 13 | 0 | 0 | 0 | 447 | 0 | 198 | 0 | 0 | 0 | 95
2020-01-22 | C54131 | 3 | 중탄소 | SM45CB | 연주종료 | Si 탈산 | T | 5 | 54 | 48600 | 72.48 | D | D | D |  | 1 |  | 1 | 1535 | 1511 | 6000 |  |  | 6000 | 72.81 | 30 | 82410 | 1614 |  | Y | 45 | 32 | [7 empty] | 박지웅 | 2 |  |  |  |  | Y |  | 91.35 | 11-5 | 121.12 | 0 | A |  | 1596 | 2 | 0.47 | 1560 | 1.64 | 67 | 27 | 329 | 5:29 | 7 | 10 | 0 | 0 |  | 0 | 10 |  | N2 | 2020-01-22 16:17 |  | 31 | 2020-01-22 16:10 | 37 |  |  |  |  | Y | [5 empty] | Y |  |  |  | 3.4 | 0 | [23 empty] | 0.24 | 0 | A | [9 empty] | 0 | 0 | 653 | 0 | 0 | 0 | 0 | 595 | 0 | 0 | 0 | 0 | 0 | 10
2020-01-22 | A56615 | 1 | 고탄소 | STB2 |  | Al 탈산 | B | 16 | 34 | 50900 | 88.93 | D | D | D |  | 1 | 1 |  | 1520 | 1533 | 5200 |  |  | 5200 | 61.46 | 10 | 84610 | 1569 |  | Y | 42 | 37 | [7 empty] | 김덕진 | 2 |  | Y |  |  |  |  | 100.1 | 12-7 | 328.27 | 0 | A |  | 1569 | 3 | 0.2 | 1524 | -0.67 | 68 | 33 | 1844 | 30:44 | 25 | 26 | 70 | 0 |  | 0 |  |  | AR | 2020-01-22 17:00 | 2020-01-22 17:28 | 28 | 2020-01-22 16:59 | 29 |  |  |  |  | Y |  |  |  | Y | [5 empty] | 10.66 | 400 | [20 empty] | 1.08 |  |  | 4.45 | 0 | A | [9 empty] | 0 | 0 | 128 | 10 | 0 | 0 | 0 | 398 | 0 | 198 | 0 | 0 | 0 | 39
2020-01-22 | C54132 | 3 | 중탄소 | SM45CB | 연주종료 | Si 탈산 | T | 20 | 77 | 47350 | 83.23 | D | D | D |  | 1 |  | 1 | 1535 | 1544 | 5400 |  |  | 5400 | 54.61 | 36 | 98892 | 1596 |  | Y | 42 | 29 |  |  |  | 05 |  |  |  | 박지웅 | 2 |  | Y |  |  | Y |  | 103.2 | 12-2 | 60.78 | 0 | A |  | 1587 | 2 | 0.45 | 1560 | 1.29 | 67 | 18 | 326 | 5:26 | 7 | 7 | 0 | 0 |  | 0 | 10 |  | N2 | 2020-01-22 17:30 |  | 18 | 2020-01-22 17:09 | 39 |  |  |  |  | Y | [5 empty] | Y |  |  |  | 3.24 | 0 | [23 empty] | 0.9 | 0 | A |  |  | 21.095 | 16.623 | 51.601 | 0.19 | 2.446 | 3.104 | 1826.15 | 0 | 0 | 647 | 0 | 0 | 0 | 0 | 805 | 0 | 0 | 0 | 0 | 0 | 0
2020-01-22 | B56541 | 2 | 저탄소 | SNCM23HI2 |  | Al 탈산 | I | 29 | 53 | 50800 | 108.05 | D | D |  | D | 1 |  | 1 | 1560 | 1585 | 7800 |  |  | 7800 | 87.74 | 7 | 88900 | 1677 |  | INGOT | 51 | 40 | [7 empty] | 김익규 | [5 empty] | N |  | 90.7 | 11-4 | 306.3 | 0 | A |  | 1658 | 1 | 0.1 | 1578 | 0 | 74 |  | 298 | 4:58 | 20 | 23 | 0 | 0 |  | 0 | 0 |  | AR | 2020-01-22 17:56 |  | 19 | 2020-01-22 17:41 | [5 empty] | Y | [8 empty] | 4.5 | 13.9 | 0 | [18 empty] | 0.9 |  |  |  |  | 0.09 | 0.09 | A | [9 empty] | 611 | 111 | 0 | 0 | 0 | 163 | 0 | 1612 | 0 | 798 | 0 | 0 | 0 | 8
2020-01-22 | A56616 | 1 | 고탄소 | STB2 |  | Al 탈산 | B | 1 | 42 | 51600 | 85.38 | D | D | D |  | 1 | 1 |  | 1520 | 1533 | 5100 |  |  | 5100 | 50.23 | 12 | 101532 | 1561 |  | Y | 41 | 34 | [7 empty] | 김덕진 | 2 |  | Y |  |  |  |  | 103.15 | 12-9 | 248.8 | 0 | A |  | 1561 | 3 | 0.2 | 1517 | 1.02 | 61 | 25 | 248 | 4:08 | 25 | 25 | 71 | 0 |  | 0 |  |  | AR | 2020-01-22 18:07 | 2020-01-22 18:30 | 23 | 2020-01-22 18:05 | 25 |  |  |  |  | Y |  |  |  | Y | [5 empty] | 147.33 | 88.26 | [20 empty] | 1.45 |  |  | 0.02 | 0 | A | [9 empty] | 0 | 20 | 223 | 19 | 0 | 0 | 0 | 297 | 0 | 198 | 0 | 0 | 0 | 49
2020-01-22 | B56542 | 2 | 저탄소 | SCR415HM | 연주시작 | Si 탈산 | B | 11 | 40 | 51800 | 118.1 | D | D |  | D | 1 |  | 1 | 1555 | 1575 | 8800 |  |  | 8800 | 86.54 | 12 | 101688 | 1697 |  | Y | 53 | 44 | [7 empty] | 김익규 | 2 |  |  |  |  | Y |  | 93.4 | 11-9 | 0 | 238.36 | A |  | 1673 | 1 | 0.1 | 1598 | 1.48 | 86 | 41 | 267 | 4:27 | 18 | 21 | 0 | 0 |  | 0 | 0 |  | N2 | 2020-01-22 19:06 | 2020-01-22 19:14 | 8 | 2020-01-22 18:44 | 30 |  |  |  |  | Y |  | Y | Y | [5 empty] | 4.5 | 0 | 15.71 | [19 empty] | 1.77 |  |  |  | 0.38 | 0.38 | A | [9 empty] | 421 | 784 | 0 | 111 | 0 | 0 | 0 | 853 | 0 | 0 | 0 | 0 | 0 | 0 |  |  | 7 |  | 1
2020-01-22 | C54133 | 3 | 중탄소 | SM45CB | 연주종료 | Si 탈산 | T | 19 | 58 | 47700 | 72.5 | D | D | D |  | 1 |  | 1 | 1535 | 1528 | 5900 |  |  | 5900 | 61.37 | 35 | 96145 | 1605 |  | Y | 42 | 30 |  |  |  | 05 |  |  |  | 박지웅 | 2 |  | Y |  |  | Y |  | 98.95 | 12-1 | 77.58 | 0 | A |  | 1596 | 2 | 0.44 | 1557 | 1.63 | 64 | 24 | 323 | 5:23 | 7 | 10 | 0 | 0 |  | 0 | 10 |  | N2 | 2020-01-22 18:23 |  | 33 | 2020-01-22 18:16 | 40 |  |  |  |  | Y | [5 empty] | Y |  |  |  | 3.61 | 0 | [23 empty] | 1.56 | 0 | A |  |  | 21.527 | 15.843 | 51.886 | 0.271 | 2.41 | 3.275 | 1826.15 | 0 | 0 | 742 | 0 | 0 | 0 | 0 | 616 | 0 | 0 | 0 | 0 | 0 | 0 |  |  |  | 0.1248
2020-01-22 | A56617 | 1 | 고탄소 | STB2 |  | Al 탈산 | B | 30 | 9 | 53700 | 89.7 | D | D | D |  | 1 | 1 |  | 1520 | 1536 | 5800 |  |  | 5800 | 57.12 | 12 | 101532 | 1552 |  | Y | 53 | 73 | [7 empty] | 김덕진 | 2 |  |  | Y |  |  |  | 111.75 | 14-6 | 292.36 | 0 | A |  | 1552 | 3 | 0.2 | 1520 | 0.89 | 64 | 33 | 243 | 4:03 | 25 | 25 | 72 | 0 |  | 0 |  |  | AR | 2020-01-22 19:12 | 2020-01-22 19:33 | 21 | 2020-01-22 19:12 | 21 |  |  |  |  | Y |  |  |  | Y | [5 empty] | 143.65 | 45.77 | [20 empty] | 1.18 |  |  | 1.21 | 0 | A | [9 empty] | 0 | 25 | 267 | 27 | 0 | 0 | 0 | 493 | 0 | 199 | 0 | 0 | 0 | 77
2020-01-22 | C54134 | 3 | 중탄소 | SM45CB | 연주종료 | Si 탈산 | T | 33 | 88 | 48400 | 86.27 | D | D | D |  | 1 |  | 1 | 1535 | 1510 | 7500 |  |  | 7500 | 73.79 | 37 | 101639 | 1606 |  | Y | 50 | 38 |  |  |  | 05 |  |  |  | 박지웅 | 2 |  | Y |  |  | Y |  | 102 | 11-9 | 113.31 | 0 | A |  | 1596 | 2 | 0.47 | 1558 | 1.65 | 65 | 22 | 386 | 6:26 | 7 | 8 | 0 | 0 |  | 0 | 10 |  | N2 | 2020-01-22 19:41 |  | 20 | 2020-01-22 19:28 | 34 |  |  |  |  | Y | [5 empty] | Y |  |  |  | 3.68 | 0 | [23 empty] | 0.67 | 0 | A | [9 empty] | 0 | 0 | 744 | 0 | 0 | 0 | 0 | 605 | 0 | 0 | 0 | 0 | 0 | 0
2020-01-22 | B56543 | 2 | 저탄소 | SCR415HM |  | Si 탈산 | B | 22 | 43 | 51950 | 105.85 | D | D |  | D | 1 |  | 1 | 1555 | 1574 | 8600 |  |  | 8600 | 92.26 | 11 | 93214 | 1666 | 361 | Y | 51 | 46 |  |  | B56541 | 02 |  |  |  | 김익규 | 3 |  |  | Y |  | Y |  | 94.65 | 11-10 | 0 | 325.49 | A |  | 1657 | 1 | 0.1 | 1582 | 1.86 | 70 | 37 | 259 | 4:19 | 18 | 19 | 0 | 0 |  | 0 | 0 |  | N2 | 2020-01-22 20:06 | 2020-01-22 20:08 | 2 | 2020-01-22 19:47 | 22 |  |  |  |  | Y |  | Y | Y | [5 empty] | 4.5 | 0 | 24.1 | [23 empty] | 0.36 | 0.36 | A | [9 empty] | 1135 | 219 | 0 | 106 | 0 | 0 | 0 | 1023 | 0 | 0 | 0 | 0 | 0 | 0 |  |  | 7
2020-01-22 | A56618 | 1 | 고탄소 | STB2 |  | Al 탈산 | B | 21 | 17 | 51200 | 78.53 | D | D | D |  | 1 | 1 |  | 1520 | 1530 | 5400 |  |  | 5400 | 53.19 | 12 | 101532 | 1563 |  | Y | 44 | 33 | [7 empty] | 김덕진 | 2 |  | Y | [6 empty] | 229.1 | 0 | A |  | 1563 | 3 | 0.2 | 1529 | 1.03 | 73 | 33 | 261 | 4:21 | 25 | 25 | 73 | 0 |  | 0 |  |  | AR | 2020-01-22 20:08 | 2020-01-22 20:45 | 37 | 2020-01-22 20:06 | 39 |  |  |  |  | Y |  |  |  | Y | [5 empty] | 148.62 | 20.23 | [20 empty] | 1.43 |  |  | 0.04 | 0 | A | [9 empty] | 0 | 0 | 198 | 13 | 0 | 0 | 0 | 298 | 0 | 297 | 0 | 0 | 0 | 50
2020-01-22 | C54135 | 3 | 중탄소 | SM45CB | 연주종료 | Si 탈산 | T | 5 | 55 | 48500 | 80.27 | D | D | D |  | 1 |  | 1 | 1535 | 1532 | 7000 |  |  | 7000 | 72.81 | 35 | 96145 | 1602 |  | Y | 52 | 37 |  |  |  | 05 |  |  |  | 박지웅 | 2 |  | Y |  |  | Y |  | 101.8 | 12-5 | 156.5 | 0 | A |  | 1594 | 2 | 0.47 | 1551 | 2.15 | 58 | 17 | 511 | 8:31 | 7 | 7 | 0 | 0 |  | 0 | 10 |  | N2 | 2020-01-22 20:42 |  | 29 | 2020-01-22 20:33 | 38 |  |  |  |  | Y | [5 empty] | Y |  |  |  | 3.64 | 0 | [23 empty] | 0.21 | 0 | A | [9 empty] | 0 | 0 | 807 | 0 | 0 | 0 | 0 | 825 | 0 | 0 | 0 | 0 | 0 | 16
2020-01-22 | B56544 | 2 | 저탄소 | SCR415HM |  | Si 탈산 | B | 15 | 48 | 50600 | 108.87 | D | D |  | D | 1 |  | 1 | 1555 | 1594 | 8700 |  |  | 8700 | 93.33 | 11 | 93214 | 1664 |  | Y | 50 | 48 | [7 empty] | 김익규 | 2 |  |  |  |  | Y |  | 98.4 | 12-3 | 0 | 253.23 | A |  | 1647 | 1 | 0.09 | 1571 | 0 | 59 | 24 | 245 | 4:05 | 18 | 19 | 0 | 0 | 120 | 0 | 0 |  | N2 | 2020-01-22 21:12 | 2020-01-22 21:12 | 0 | 2020-01-22 20:52 | 20 |  |  |  |  | N | 호이스트 횡행 작동불 | Y | Y | [5 empty] | 4 | 0 | 22.86 | [23 empty] | 0.23 | 0.23 | A | [9 empty] | 1115 | 143 | 47 | 20 | 0 | 0 | 0 | 1058 | 0 | 0 | 0 | 0 | 0 | 0 |  |  | 5
2020-01-22 | A56619 | 1 | 고탄소 | STB2 |  | Al 탈산 | B | 16 | 35 | 51000 | 81.17 | D | D | D |  | 1 | 1 |  | 1520 | 1531 | 5600 |  |  | 5600 | 66.19 | 10 | 84610 | 1570 |  | Y | 44 | 34 | [7 empty] | 김덕진 | 2 |  | Y |  |  |  |  | 99.4 | 12-7 | 198.94 | 0 | A |  | 1570 | 3 | 0.2 | 1526 | 1.19 | 70 | 36 | 255 | 4:15 | 25 | 25 | 74 | 0 |  | 0 |  |  | AR | 2020-01-22 21:20 | 2020-01-22 21:48 | 28 | 2020-01-22 21:20 | 28 |  |  |  |  | Y |  |  |  | Y | [5 empty] | 147.57 | 45.23 | [20 empty] | 1.11 |  |  | 1.34 | 0 | A | [9 empty] | 0 | 17 | 189 | 16 | 0 | 0 | 0 | 401 | 0 | 491 | 0 | 0 | 0 | 50
2020-01-22 | B56545 | 2 | 저탄소 | SCR415HM |  | Si 탈산 | B | 29 | 54 | 52000 | 103.23 | D | D |  | D | 1 |  | 1 | 1555 | 1565 | 7400 |  |  | 7400 | 87.33 | 10 | 84740 | 1664 |  | Y | 44 | 37 |  |  | B56542 | 05 |  |  |  | 김익규 | 3 |  |  | Y |  | Y |  | 101.2 | 12-4 | 0 | 295.32 | A |  | 1635 | 1 | 0.09 | 1571 | 1.39 | 59 | 24 | 287 | 4:47 | 18 | 19 | 0 | 0 |  | 0 | 0 |  | N2 | 2020-01-22 22:09 | 2020-01-22 22:14 | 5 | 2020-01-22 21:47 | 27 |  |  |  |  | Y |  | Y | Y | [5 empty] | 3.5 | 0 | 17.12 | [23 empty] | 0.49 | 0.49 | A | [9 empty] | 529 | 696 | 0 | 41 | 0 | 0 | 0 | 334 | 0 | 0 | 0 | 0 | 0 | 0 |  |  | 7
2020-01-22 | C54136 | 3 | 중탄소 | SM45CB | 연주종료 | Si 탈산 | T | 20 | 78 | 46600 | 78.53 | D | D | D |  | 1 |  | 1 | 1535 | 1547 | 5100 |  |  | 5100 | 54.61 | 34 | 93398 | 1608 |  | Y | 43 | 27 |  |  |  | 05 |  |  |  | 박지웅 | 2 |  | Y |  |  | Y |  | 99.5 | 11-8 | 84.97 | 0 | A |  | 1590 | 2 | 0.45 | 1556 | 2 | 63 | 20 | 347 | 5:47 | 7 | 7 | 0 | 0 |  | 0 | 10 |  | N2 | 2020-01-22 21:51 |  | 24 | 2020-01-22 21:31 | 43 |  |  |  |  | Y | [5 empty] | Y |  |  |  | 3.59 | 0 | [23 empty] | 0.75 | 0 | A | [9 empty] | 0 | 0 | 725 | 0 | 0 | 0 | 0 | 809 | 0 | 0 | 0 | 0 | 0 | 13
2020-01-22 | A56620 | 1 | 고탄소 | STB2 |  | Al 탈산 | B | 1 | 43 | 51600 | 79.08 | D | D | A |  | 1 | 1 |  | 1520 | 1543 | 5300 |  |  | 5300 | 52.2 | 12 | 101532 | 1571 |  | Y | 41 | 34 | [7 empty] | 김덕진 | 2 |  | Y |  |  |  |  | 108.75 | 13-5 | 166.01 | 0 | A |  | 1571 | 3 | 0.19 | 1522 | 1.29 | 66 | 34 | 316 | 5:16 | 25 | 25 | 75 | 0 |  | 0 |  |  | AR | 2020-01-22 22:26 | 2020-01-22 22:50 | 25 | 2020-01-22 22:25 | 25 |  |  |  |  | Y |  |  |  | Y | [5 empty] | 152.54 | 49.11 | [20 empty] | 1.12 |  |  | 2.56 | 0 | B | [9 empty] | 0 | 97 | 206 | 29 | 0 | 0 | 0 | 298 | 0 | 351 | 0 | 0 | 0 | 39
2020-01-22 | B56546 | 2 | 저탄소 | SCR415HM |  | Si 탈산 | B | 11 | 41 | 51000 | 102.88 | D | A |  | A | 1 |  | 1 | 1555 | 1527 | 7900 |  |  | 7900 | 93.23 | 10 | 84740 | 1655 |  | Y | 47 | 40 |  |  | B56543 | 05 |  |  |  | 김익규 | 2 |  |  | Y |  | Y |  | 98.6 | 12-4 | 0 | 302 | A |  | 1630 | 1 | 0.07 | 1564 | 1.47 | 52 | 23 | 254 | 4:14 | 18 | 19 | 0 | 0 |  | 0 | 0 |  | N2 | 2020-01-22 23:11 | 2020-01-22 23:23 | 12 | 2020-01-22 22:52 | 30 |  |  |  |  | Y |  | Y | Y | [5 empty] | 4.5 | 0 | 20.62 | [23 empty] | 0.33 | 0.33 | A | [9 empty] | 212 | 984 | 0 | 160 | 0 | 0 | 0 | 977 | 0 | 0 | 0 | 0 | 0 | 0 |  |  | 7
2020-01-22 | C54137 | 3 | 중탄소 | SM45CB | 연주종료 | Si 탈산 | T | 19 | 59 | 48500 | 79.33 | D | A | A |  | 1 |  | 1 | 1535 | 1510 | 6900 |  |  | 6900 | 55.82 | 45 | 123615 | 1607 |  | Y | 51 | 37 |  |  |  | 05 |  |  |  | 박지웅 | 2 |  | Y |  |  | Y |  | 92.85 | 11-5 | 134.16 | 0 | A |  | 1595 | 2 | 0.48 | 1557 | 1.73 | 64 | 31 | 356 | 5:56 | 7 | 7 | 0 | 0 |  | 0 |  |  | N2 | 2020-01-22 22:57 |  | 21 | 2020-01-22 22:50 | 28 | [14 empty] | 5.02 | 0 | [23 empty] | 1.68 | 0 | A | [9 empty] | 0 | 0 | 1039 | 0 | 0 | 0 | 0 | 724 | 0 | 0 | 0 | 0 | 0 | 50 |  |  | 5
2020-01-22 | A56621 | 1 | 고탄소 | STB2 |  | Al 탈산 | B | 30 | 10 | 53200 | 75.7 | A | A | A |  | 1 | 1 |  | 1520 | 1535 | 5200 |  |  | 5200 | 38.41 | 16 | 135376 | 1569 |  | Y | 41 | 33 |  |  | A56618 |  |  |  |  | 정용태 | 3 |  | Y |  |  |  |  | 106.1 | 13-10 | 282.23 | 0 | A |  | 1569 | 3 | 0.19 | 1525 | 1.26 | 69 | 34 | 270 | 4:30 | 25 | 25 | 76 | 0 |  | 0 |  |  | AR | 2020-01-22 23:18 | 2020-01-22 23:55 | 36 | 2020-01-22 23:18 | 37 | [8 empty] | Y | [5 empty] | 175.67 | 35.97 | [20 empty] | 1.08 |  |  | 3.54 | 0 | A | [9 empty] | 0 | 30 | 214 | 29 | 0 | 0 | 0 | 494 | 0 | 298 | 0 | 0 | 0 | 86
2020-01-22 | B56547 | 2 | 저탄소 | SCR415HM |  | Si 탈산 | B | 22 | 44 | 52650 | 98.42 | A | A |  | A | 1 |  | 1 | 1555 | 1564 | 7600 |  |  | 7600 | 81.53 | 11 | 93214 | 1646 |  | Y | 47 | 40 |  |  | B56544 | 05 |  |  |  | 임현진 | 2 |  |  |  |  | Y |  | 102.05 | 12-7 | 0 | 335.66 | A |  | 1631 | 1 | 0.07 | 1566 | 1.5 | 54 | 20 | 226 | 3:46 | 18 | 19 | 0 | 0 |  | 0 | 0 |  | N2 | 2020-01-23 00:13 | 2020-01-23 00:29 | 16 | 2020-01-22 23:57 | 31 |  |  |  |  | Y |  | Y | Y | [5 empty] | 4.5 | 0 | 15.32 | [23 empty] | 0.36 | 0.36 | A | [9 empty] | 727 | 489 | 31 | 0 | 0 | 0 | 0 | 908 | 0 | 0 | 0 | 0 | 0 | 0
2020-01-22 | C54138 | 3 | 중탄소 | SM45C | 연주종료 | Si 탈산 | T | 33 | 89 | 48000 | 80.08 | A | A | A |  | 1 |  | 1 | 1535 | 1558 | 5500 |  |  | 5500 | 80.09 | 25 | 68675 | 1615 |  | Y | 44 | 32 | [15 empty] | 103.15 | 11-10 | 212.61 | 0 | A |  | 1607 | 2 | 0.46 | 1557 | 1.79 | 64 | 29 | 369 | 6:09 | 10 | 11 | 0 | 0 |  | 0 |  |  | N2 | 2020-01-23 00:04 |  | 13 | 2020-01-22 23:56 | 21 | [14 empty] | 5.67 | 0 | [23 empty] | 1.68 | 0 | B | [9 empty] | 0 | 0 | 321 | 0 | 0 | 0 | 0 | 392 | 0 | 300 | 202 | 0 | 0 | 8 |  |  | 5
2020-01-22 | A56622 | 1 | 고탄소 | P-STB2 |  | Al 탈산 | B | 21 | 18 | 51600 | 96.33 | A | A | A |  | 1 | 1 |  | 1520 | 1558 | 6000 |  |  | 6000 | 118.19 | 6 | 50766 | 1555 |  | Y | 47 | 40 |  |  | A56619 |  |  |  |  | 정용태 | 3 |  |  | Y |  |  |  | 112.9 | 14-5 | 276.52 | 0 | A |  | 1555 | 3 | 0.18 | 1519 | 0.72 | 63 | 33 | 256 | 4:16 | 25 | 31 | 77 | 0 |  | 0 |  |  | AR | 2020-01-23 00:39 | 2020-01-23 01:01 | 22 | 2020-01-23 00:39 | 22 | [14 empty] | 192.02 | 101.9 | [20 empty] | 1.11 |  |  | 17.7 | 0 | A |  |  | 8.551 | 25.265 | 55.031 | 0.122 | 6.435 | 2.178 | 1752.42 | 0 | 44 | 232 | 28 | 0 | 0 | 0 | 690 | 0 | 296 | 0 | 0 | 0 | 58
2020-01-22 | B56548 | 2 | 저탄소 | SCR415HM |  | Si 탈산 | B | 15 | 49 | 52400 | 104.45 | A | A |  | A | 1 |  | 1 | 1555 | 1565 | 7700 |  |  | 7700 | 82.61 | 11 | 93214 | 1637 |  | Y | 49 | 43 |  |  | B56545 | 05 |  |  |  | 임현진 | 2 |  |  |  |  | Y |  | 95.7 | 11-10 | 0 | 408.23 | A |  | 1624 | 1 | 0.06 | 1564 | 1.39 | 52 | 19 | 220 | 3:40 | 18 | 19 | 0 | 0 | 35 | 0 | 0 |  | N2 | 2020-01-23 01:21 | 2020-01-23 01:32 | 11 | 2020-01-23 01:02 | 30 |  |  |  |  | Y |  | Y | Y | [5 empty] | 4 | 0 | 9.81 | [23 empty] | 0.23 | 0.23 | A | [9 empty] | 693 | 548 | 130 | 0 | 0 | 0 | 0 | 998 | 0 | 308 | 0 | 0 | 0 | 5 |  |  | 5
2020-01-22 | C54139 | 3 | 중탄소 | SM45C | 연주종료 | Si 탈산 | T | 5 | 56 | 48550 | 77.5 | A | A | A |  | 1 |  | 1 | 1535 | 1560 | 5100 |  |  | 5100 | 58.02 | 32 | 87904 | 1706 | 362 | Y | 41 | 31 |  |  | C54136 | 05 |  |  |  | 도주용 | 2 |  | Y |  |  | Y | 4 | 97.45 | 11-10 | 165.61 | 0 | A |  | 1605 | 2 | 0.48 | 1559 | 1.7 | 66 | 32 | 329 | 5:29 | 10 | 11 | 0 | 0 |  | 0 |  |  | N2 | 2020-01-23 01:03 |  | 19 | 2020-01-23 00:53 | 29 | [14 empty] | 12.16 | 0 | [23 empty] | 1.68 | 0 | A |  |  | 13.372 | 24.869 | 50.411 | 0.224 | 3.769 | 2.027 | 1565.28 | 0 | 0 | 148 | 0 | 0 | 0 | 0 | 603 | 0 | 301 | 99 | 0 | 0 | 11 |  |  | 5
2020-01-22 | A56623 | 1 | 고탄소 | P-STB2 |  | Al 탈산 | B | 16 | 36 | 51300 | 94.4 | A | A | A |  | 1 | 1 |  | 1520 | 1537 | 6600 |  |  | 6600 | 65 | 12 | 101532 | 1548 |  | Y | 50 | 44 |  |  | A56620 |  |  |  |  | 정용태 | 3 |  |  | Y |  |  |  | 110.75 | 13-8 | 314.74 | 0 | A |  | 1548 | 3 | 0.18 | 1517 | 0.7 | 61 | 27 | 250 | 4:10 | 25 | 30 | 78 | 0 |  | 0 |  |  | AR | 2020-01-23 01:42 | 2020-01-23 02:08 | 27 | 2020-01-23 01:41 | 27 |  |  |  |  | Y |  |  |  | Y | [5 empty] | 138.03 | 64.77 | [20 empty] | 1.33 |  |  | 18.85 | 0 | A |  |  | 8.824 | 30.143 | 49.865 | 0.125 | 5.651 | 1.654 | 1467.96 | 0 | 29 | 238 | 29 | 0 | 0 | 0 | 892 | 0 | 641 | 0 | 0 | 0 | 59
2020-01-22 | B56549 | 2 | 저탄소 | SCR415HM |  | Si 탈산 | B | 29 | 55 | 51700 | 105.57 | A | A |  | A | 1 |  | 1 | 1555 | 1554 | 7100 |  |  | 7100 | 69.82 | 12 | 101688 | 1656 |  | Y | 46 | 38 |  |  | B56546 | 05 |  |  |  | 임현진 | 2 |  |  |  |  | Y |  | 104 | 12-7 | 0 | 341.53 | A |  | 1632 | 1 | 0.06 | 1569 | 1.29 | 57 | 26 | 184 | 3:04 | 18 | 19 | 0 | 0 |  | 0 | 0 |  | N2 | 2020-01-23 02:25 | 2020-01-23 02:31 | 7 | 2020-01-23 02:05 | 26 |  |  |  |  | Y |  | Y | Y | [5 empty] | 5 | 0 | 11.57 | [23 empty] | 0.34 | 0.34 | B | [9 empty] | 531 | 722 | 0 | 145 | 0 | 0 | 0 | 592 | 0 | 102 | 0 | 0 | 0 | 0 |  |  | 7
2020-01-22 | C54140 | 3 | 중탄소 | SM45C | 연주종료 | Si 탈산 | T | 20 | 79 | 46400 | 90.95 | A | A | A |  | 1 |  | 1 | 1535 | 1563 | 5400 |  |  | 5400 | 59.57 | 33 | 90651 | 1627 |  | Y | 41 | 33 |  |  | C54137 | 05 |  |  |  | 정종훈 | 2 |  | Y |  |  | Y | 4 | 97.55 | 11-6 | 219.72 | 0 | A |  | 1616 | 2 | 0.44 | 1552 | 2.13 | 59 | 28 | 366 | 6:06 | 10 | 11 | 0 | 0 |  | 0 |  |  | N2 | 2020-01-23 02:16 |  | 12 | 2020-01-23 01:56 | 32 | [14 empty] | 11.21 | 0 | [23 empty] | 1.68 | 0 | A |  |  | 13.329 | 26.006 | 48.918 | 0.379 | 3.67 | 1.881 | 1554.33 | 0 | 0 | 116 | 0 | 0 | 0 | 0 | 596 | 0 | 301 | 0 | 0 | 0 | 24 |  |  | 5
2020-01-22 | A56624 | 1 | 고탄소 | P-STB2 |  | Al 탈산 | B | 1 | 44 | 52100 | 101.38 | A | A | A |  | 1 | 1 |  | 1520 | 1552 | 5600 |  |  | 5600 | 55.16 | 12 | 101532 | 1576 | 365 | Y | 45 | 36 |  |  | A56621 |  |  |  |  | 정용태 | 2 |  |  | Y |  |  |  | 108.75 | 13-4 | 136.7 | 0 | A |  | 1576 | 3 | 0.18 | 1518 | 1.02 | 62 | 28 | 238 | 3:58 | 25 | 31 | 79 | 0 |  | 0 |  |  | AR | 2020-01-23 02:50 | 2020-01-23 03:21 | 30 | 2020-01-23 02:50 | 31 | [8 empty] | Y | [5 empty] | 0.17 | 0 | [20 empty] | 1.14 |  |  | 20.13 | 0 | A |  |  | 8.102 | 29.709 | 49.274 | 0.173 | 6.082 | 1.659 | 1444.3 | 0 | 32 | 196 | 49 | 0 | 0 | 0 | 448 | 0 | 298 | 0 | 0 | 0 | 58
2020-01-22 | C54141 | 3 | 중탄소 | SM45C | 연주종료 | Si 탈산 | T | 19 | 60 | 48650 | 86.02 | A | A | A |  | 1 |  | 1 | 1535 | 1545 | 5400 |  |  | 5400 | 59.46 | 30 | 90810 | 1629 | 361 | Y | 42 | 33 | [15 empty] | 96.4 | 11-9 | 169.9 | 0 | A |  | 1601 | 2 | 0.44 | 1557 | 1.19 | 64 | 30 | 319 | 5:19 | 10 | 13 | 0 | 0 |  | 0 |  |  | N2 | 2020-01-23 03:08 |  | 25 | 2020-01-23 03:00 | 33 | [14 empty] | 8.85 | 0 | [23 empty] | 1.68 | 0 | A | [9 empty] | 0 | 0 | 243 | 0 | 0 | 0 | 0 | 601 | 0 | 300 | 0 | 0 | 0 | 21 |  |  | 5 | 0.1768
2020-01-22 | B56550 | 2 | 저탄소 | SCR415HM | TUNDISH교체전 | Si 탈산 | B | 11 | 42 | 51000 | 109.55 | A | A |  | A | 1 |  | 1 | 1555 | 1574 | 8300 |  |  | 8300 | 91.98 | 11 | 90239 | 1645 |  | Y | 53 | 44 |  |  | B56547 | 05 |  |  |  | 임현진 | 2 |  |  |  |  | Y |  | 111.8 | 13-8 | 0 | 449.96 | A |  | 1636 | 1 | 0.05 | 1569 | 1.54 | 57 | 27 | 213 | 3:33 | 18 | 19 | 0 | 0 |  | 0 | 0 |  | N2 | 2020-01-23 03:32 | 2020-01-23 03:37 | 4 | 2020-01-23 03:14 | 23 |  |  |  |  | Y |  | Y | Y | [5 empty] | 4.5 | 9.37 | 1.09 | [23 empty] | 0.24 | 0.24 | A | [9 empty] | 544 | 721 | 137 | 0 | 0 | 0 | 0 | 950 | 0 | 212 | 0 | 0 | 0 | 7 |  |  | 7
2020-01-22 | A56625 | 1 | 고탄소 | P-STB2 |  | Al 탈산 | B | 30 | 11 | 52900 | 93.33 | A | A | A |  | 1 | 1 |  | 1520 | 1555 | 5900 |  |  | 5900 | 58.11 | 12 | 101532 | 1564 |  | Y | 47 | 37 |  |  | A56622 |  |  |  |  | 정용태 | 3 |  |  | Y |  |  |  | 108 | 14-2 | 311.11 | 0 | A |  | 1564 | 3 | 0.19 | 1522 | 0.91 | 66 | 29 | 235 | 3:55 | 25 | 31 | 80 | 0 |  | 0 |  |  | AR | 2020-01-23 03:49 | 2020-01-23 04:25 | 36 | 2020-01-23 03:48 | 37 |  |  |  |  | Y |  |  |  | Y | [5 empty] | 157.6 | 72.57 | [20 empty] | 1.01 |  |  | 21.24 | 0 | A |  |  | 9.58 | 24.919 | 53.475 | 0.185 | 5.581 | 2.145 | 1596.77 | 0 | 24 | 184 | 41 | 0 | 0 | 0 | 894 | 0 | 542 | 0 | 0 | 0 | 74
2020-01-22 | C54142 | 3 | 중탄소 | SM45C | 연주종료 | Si 탈산 | T | 33 | 90 | 49050 | 87.97 | A | A | A |  | 1 |  | 1 | 1535 | 1547 | 6600 |  |  | 6600 | 66.07 | 33 | 99891 | 1601 |  | Y | 55 | 36 |  |  | C54139 | 05 |  |  |  | 정종훈 | 2 |  |  | Y |  | Y |  | 110.4 | 12-6 | 255.79 | 0 | A |  | 1601 | 2 | 0.43 | 1560 | 1.64 | 67 | 28 | 340 | 5:40 | 10 | 11 | 0 | 0 |  | 0 |  |  | N2 | 2020-01-23 04:14 |  | 19 | 2020-01-23 04:06 | 27 | [14 empty] | 8.89 | 0 | [23 empty] | 1.68 | 0 | A | [9 empty] | 0 | 0 | 138 | 0 | 0 | 0 | 0 | 701 | 0 | 299 | 99 | 0 | 0 | 33 |  |  | 5
2020-01-22 | B56551 | 2 | 중탄소 | SCM440 | TUNDISH교체 | Al 탈산 | B | 22 | 45 | 52650 | 101.7 | A | A |  | A | 1 |  | 1 | 1540 | 1546 | 8700 |  |  | 8700 | 86.17 | 12 | 100961 | 1654 |  | Y | 51 | 43 |  |  | B56548 | 05 |  |  |  | 임현진 | 2 |  |  |  |  | Y |  | 102.75 | 12-8 | 0 | 349.06 | A |  | 1652 | 1 | 0.08 | 1586 | 1.68 | 90 | 37 | 260 | 4:20 | 15 | 21 | 0 | 0 | 55 | 0 | 0 |  | N2 | 2020-01-23 04:33 | 2020-01-23 05:02 | 30 | 2020-01-23 04:21 | 41 |  |  |  |  | N | 미투입강종 | Y | Y | [5 empty] | 4 | 0 | 14.56 | [19 empty] | 1.98 |  |  |  | 0.14 | 0.14 | A | [9 empty] | 1189 | 0 | 400 | 0 | 0 | 260 | 0 | 500 | 0 | 205 | 0 | 0 | 0 | 30 |  |  | 7 |  | 1
2020-01-22 | A56626 | 1 | 고탄소 | P-STB2 |  | Al 탈산 | B | 21 | 19 | 51900 | 91.68 | A | A | A |  | 1 | 1 |  | 1520 | 1547 | 5500 |  |  | 5500 | 54.17 | 12 | 101532 | 1561 |  | Y | 42 | 35 |  |  | A56623 |  |  |  |  | 정용태 | 3 |  |  | Y |  |  |  | 107.05 | 13-9 | 270.39 | 0 | A |  | 1561 | 3 | 0.18 | 1524 | 0.74 | 68 | 32 | 245 | 4:05 | 25 | 30 | 81 | 0 |  | 0 |  |  | AR | 2020-01-23 04:55 | 2020-01-23 05:33 | 39 | 2020-01-23 04:54 | 39 | [8 empty] | Y | [5 empty] | 151.52 | 104.17 | [20 empty] | 1.26 |  |  | 22.47 | 0 | A |  |  | 8.865 | 25.773 | 53.745 | 0.111 | 6.062 | 2.085 | 1636.16 | 0 | 31 | 220 | 29 | 0 | 0 | 0 | 296 | 0 | 295 | 0 | 0 | 0 | 33
2020-01-22 | B56552 | 2 | 중탄소 | SCM440 |  | Al 탈산 | B | 15 | 50 | 52850 | 98.78 | A | A |  | A | 1 |  | 1 | 1540 | 1547 | 7800 |  |  | 7800 | 76.18 | 12 | 102384 | 1625 |  | Y | 52 | 40 |  |  | B56549 | 05 |  |  |  | 임현진 | 2 |  |  |  |  | Y |  | 101.45 | 12-6 | 0 | 335.59 | A |  | 1630 | 1 | 0.12 | 1566 | 1.5 | 70 | 31 | 272 | 4:32 | 15 | 16 | 0 | 0 |  | 0 | 0 |  | N2 | 2020-01-23 05:35 | 2020-01-23 06:07 | 32 | 2020-01-23 05:23 | 44 |  |  |  |  | N | 미투입강종 | Y | Y | [5 empty] | 4.6 | 0 | 22.94 | [20 empty] | 0.85 |  |  | 0.09 | 0.09 | A | [9 empty] | 1060 | 0 | 358 | 0 | 0 | 203 | 0 | 499 | 0 | 208 | 0 | 0 | 0 | 60 |  |  | 7
2020-01-22 | C54143 | 3 | 중탄소 | SM45C-JY | 연주종료 | Al 탈산 | T | 5 | 57 | 48550 | 80.28 | A | A | A |  | 1 |  | 1 | 1535 | 1528 | 6200 |  |  | 6200 | 62.07 | 33 | 99891 | 1629 |  | Y | 42 | 30 |  |  | C54140 | 05 |  |  |  | 도주용 | 2 |  | N | Y |  | Y | 4 | 102.65 | 12-5 | 153.06 | 0 | A |  | 1608 | 2 | 0.46 | 1563 | 1.55 | 70 | 27 | 404 | 6:44 | 10 | 10 | 0 | 0 |  | 0 |  |  | N2 | 2020-01-23 05:18 |  | 29 | 2020-01-23 05:08 | 38 | [14 empty] | 8.54 | 0 | [23 empty] | 1.68 | 0 | A | [9 empty] | 0 | 0 | 154 | 0 | 0 | 0 | 0 | 602 | 0 | 300 | 0 | 0 | 0 | 27 |  |  | 5
2020-01-22 | A56627 | 1 | 고탄소 | P-STB2 |  | Al 탈산 | B | 16 | 37 | 50400 | 99.68 | A | A | C |  | 1 | 1 |  | 1520 | 1565 | 5000 |  |  | 5000 | 49.25 | 12 | 101532 | 1568 |  | Y | 44 | 32 |  |  | A56624 |  |  |  |  | 정용태 | 3 |  |  | Y |  |  |  | 101.7 | 12-9 | 299.92 | 0 | A |  | 1568 | 3 | 0.19 | 1521 | 0.84 | 65 | 35 | 236 | 3:56 | 25 | 30 | 82 | 0 |  | 0 |  |  | AR | 2020-01-23 06:11 | 2020-01-23 06:37 | 26 | 2020-01-23 06:10 | 27 |  |  |  |  | Y |  |  |  | Y | [5 empty] | 157.39 | 147.61 | [20 empty] | 1.13 |  |  | 23.9 | 0 | A |  |  | 8.979 | 25.514 | 53.824 | 0.422 | 5.994 | 2.109 | 1636.16 | 0 | 0 | 287 | 14 | 0 | 0 | 0 | 298 | 0 | 300 | 0 | 0 | 0 | 15
2020-01-22 | C54144 | 3 | 중탄소 | SM45C-JY | TUNDISH교체전 | Al 탈산 | T | 20 | 80 | 47400 | 83.9 | A | A | C |  | 1 |  | 1 | 1535 | 1543 | 6500 |  |  | 6500 | 71.58 | 30 | 90810 | 1632 |  | Y | 41 | 37 |  |  | C54141 |  |  |  |  | 정종훈 | 2 |  | Y |  |  | Y |  | 106.55 | 12-5 | 255.41 | 0 | A |  | 1617 | 2 | 0.44 | 1576 | 1.37 | 83 | 37 | 338 | 5:38 | 10 | 10 | 0 | 0 |  | 0 | 13 |  | N2 | 2020-01-23 06:26 |  | 30 | 2020-01-23 06:12 | 43 |  |  |  |  | Y | [5 empty] | N |  |  |  | 8.15 | 0 | [23 empty] | 0.01 | 0 | A | [9 empty] | 0 | 0 | 283 | 0 | 0 | 0 | 0 | 800 | 0 | 0 | 198 | 0 | 0 | 27 |  |  | 5
2020-01-22 | B56553 | 2 | 중탄소 | SCM440 |  | Al 탈산 | B | 29 | 56 | 52050 | 98.07 | A | A |  | C | 1 |  | 1 | 1540 | 1544 | 6700 |  |  | 6700 | 71.56 | 11 | 93632 | 1634 |  | Y | 41 | 33 |  |  | B56550 | 05 |  |  |  | 임현진 | 2 |  |  |  |  | Y |  | 104.55 | 12-7 | 0 | 340.73 | A |  | 1606 | 1 | 0.1 | 1554 | 1.05 | 58 | 22 | 278 | 4:38 | 15 | 16 | 0 | 0 |  | 0 | 0 |  | N2 | 2020-01-23 06:48 | 2020-01-23 07:09 | 21 | 2020-01-23 06:35 | 35 |  |  |  |  | N | 미투입강종 | Y | Y | [5 empty] | 4 | 0 | 15.99 | [20 empty] | 0.98 |  |  | 0.23 | 0.23 | A | [9 empty] | 1279 | 0 | 411 | 0 | 0 | 213 | 0 | 505 | 0 | 204 | 0 | 0 | 0 | 30
2020-01-22 | A56628 | 1 | 고탄소 | P-STB2 |  | Al 탈산 | B | 1 | 45 | 52100 | 91.37 | A | C | C |  | 1 | 1 |  | 1520 | 1575 | 5500 |  |  | 5500 | 54.17 | 12 | 101532 | 1550 |  | Y | 47 | 36 |  |  | A56625 |  |  |  |  | 정용태 | 2 |  |  | Y |  |  |  | 108 | 13-3 | 289.34 | 0 | A |  | 1550 | 3 | 0.18 | 1527 | 0.52 | 71 | 34 | 249 | 4:09 | 25 | 30 | 83 | 0 |  | 0 |  |  | AR | 2020-01-23 07:01 | 2020-01-23 07:38 | 38 | 2020-01-23 07:00 | 38 |  |  |  |  | Y |  |  |  | Y | [5 empty] | 137.62 | 65.35 | [20 empty] | 1.09 |  |  | 27.05 | 0 | A |  |  | 9.934 | 23.077 | 57.287 | 0.105 | 5.766 | 2.482 | 1818.57 | 0 | 0 | 305 | 0 | 0 | 0 | 0 | 850 | 0 | 546 | 0 | 0 | 0 | 78
2020-01-23 | B56554 | 2 | 중탄소 | SCM440 |  | Al 탈산 | B | 11 | 43 | 51250 | 110.33 | C | C |  | C | 1 |  | 1 | 1540 | 1576 | 7300 |  |  | 7300 | 77.96 | 11 | 93632 | 1656 |  | Y | 45 | 37 | [7 empty] | 고승만 | 2 |  |  |  |  | Y |  |  |  | 0 | 328.7 | A |  | 1631 | 1 | 0.12 | 1567 | 1.04 | 71 | 37 | 298 | 4:58 | 15 | 17 | 0 | 0 |  | 0 | 0 |  | N2 | 2020-01-23 08:01 | 2020-01-23 08:17 | 16 | 2020-01-23 07:45 | 32 |  |  |  |  | N | 미투입강종 | Y | Y | [5 empty] | 4 | 0 | 27.69 | [20 empty] | 0.79 |  |  | 1.11 | 1.11 | A | [9 empty] | 1308 | 0 | 347 | 0 | 0 | 231 | 0 | 500 | 0 | 206 | 0 | 0 | 0 | 10
2020-01-23 | C54145 | 3 | 고탄소 | G-AE1055LST | 연주시작 | Al 탈산 | T | 19 | 61 | 48750 | 129.47 | C | C | C |  | 1 |  | 1 | 1530 | 1567 | 9800 |  |  | 9800 | 99.1 | 36 | 98892 | 1647 |  | Y | 67 | 60 |  |  |  | 10 |  |  |  |  | 2 |  | Y | Y |  | Y |  | 107.35 | 12-9 | 0 | 558.98 | A |  | 1639 | 2 | 0.44 | 1573 | 1.22 | 89 | 42 | 435 | 7:15 | 25 | 25 | 0 | 0 |  | 0 | 9 |  | N2 | 2020-01-23 08:56 |  | 21 | 2020-01-23 08:47 | 30 |  |  |  |  | Y | [5 empty] | N |  |  |  | 10.42 | 0 | [23 empty] | 2.45 | 0 | A | [9 empty] | 0 | 0 | 858 | 0 | 0 | 0 | 0 | 1076 | 0 | 301 | 0 | 0 | 0 | 54 |  |  | 9 | 0.028 | 1
2020-01-23 | A56629 | 1 | 고탄소 | P-STB2 | TUNDISH교체전 | Al 탈산 | B | 30 | 12 | 53000 | 92.92 | C | C | C |  | 1 | 1 |  | 1520 | 1541 | 5700 |  |  | 5700 | 61.39 | 12 | 92852 | 1557 |  | Y | 48 | 37 | [7 empty] | 박안희 | 2 |  |  | Y | [5 empty] | 404.57 | 0 | A |  | 1557 | 3 | 0.18 | 1514 | 0.96 | 58 | 27 | 238 | 3:58 | 25 | 30 | 84 | 0 |  | 0 |  |  | AR | 2020-01-23 08:25 | 2020-01-23 08:47 | 21 | 2020-01-23 08:25 | 22 |  |  |  |  | Y |  |  |  | Y | [5 empty] | 146.85 | 73.48 | [20 empty] | 1.06 |  |  | 29.91 | 0 | A |  |  | 10.457 | 24.262 | 55.438 | 0.173 | 5.301 | 2.284 | 1550.01 | 0 | 24 | 285 | 14 | 0 | 0 | 0 | 812 | 0 | 694 | 0 | 0 | 0 | 52
2020-01-23 | B56555 | 2 | 중탄소 | SCM440 |  | Al 탈산 | B | 22 | 46 | 52000 | 95.78 | C | C |  | C | 1 |  | 1 | 1540 | 1574 | 6100 |  |  | 6100 | 40.89 | 18 | 149195 | 1637 |  | Y | 44 | 33 | [7 empty] | 고승만 | 2 |  |  |  |  | Y |  | 105.5 | 12-10 | 0 | 322.88 | A |  | 1618 | 1 | 0.12 | 1558 | 1.31 | 62 | 25 | 335 | 5:35 | 15 | 18 | 0 | 0 |  | 0 | 0 |  | N2 | 2020-01-23 08:57 | 2020-01-23 09:24 | 28 | 2020-01-23 08:43 | 41 |  |  |  |  | N | 미투입강종 | Y | Y | [5 empty] | 4 | 0 | 30.3 | [20 empty] | 0.85 |  |  | 0.51 | 0.51 | A | [9 empty] | 1236 | 0 | 348 | 0 | 0 | 191 | 0 | 504 | 0 | 207 | 0 | 0 | 0 | 0 |  |  | 5
2020-01-23 | A56630 | 1 | 저탄소 | SCR420HQ | TUNDISH교체 | Al 탈산 | B | 21 | 20 | 51700 | 83.43 | C | C | C |  | 1 | 1 |  | 1540 | 1577 | 6600 |  |  | 6600 | 78 | 10 | 84610 | 1643 |  | Y | 42 | 36 | [7 empty] | 박안희 | 2 |  | Y |  |  |  |  | 104.8 | 13-6 | 0 | 242.86 | A |  | 1643 | 3 | 0.19 | 1601 | 1.02 | 89 | 29 | 246 | 4:06 | 16 | 20 | 85 | 0 |  | 0 |  |  | N2 | 2020-01-23 09:28 | 2020-01-23 10:13 | 45 | 2020-01-23 09:28 | 46 |  |  |  |  | Y |  |  |  | Y | [5 empty] | 0 | 255.76 | [19 empty] | 2.46 |  |  |  | 30.67 | 3.09 | A | [9 empty] | 421 | 980 | 0 | 49 | 0 | 0 | 0 | 475 | 0 | 418 | 0 | 0 | 0 | 0 |  |  |  |  | 1
2020-01-23 | B56556 | 2 | 중탄소 | SCM440HF |  | Al 탈산 | B | 18 | 1 | 53700 | 89.87 | C | C |  | C | 1 |  | 1 | 1540 | 1555 | 6900 |  |  | 6900 | 145.7 | 6 | 47356 | 1636 |  | Y | 41 | 36 | 대보수 래들 | [6 empty] | 고승만 | 2 |  |  |  |  | Y |  | 98 | 13-3 | 193.71 | 18.88 | A |  | 1624 | 1 | 0.08 | 1559 | 1.45 | 66 | 19 | 215 | 3:35 | 18 | 18 | 0 | 0 |  | 0 | 0 |  | AR | 2020-01-23 09:48 | 2020-01-23 10:32 | 44 | 2020-01-23 09:37 | 55 |  |  |  |  | Y |  | Y | Y | [5 empty] | 4 | 9.19 | 0 | [20 empty] | 1.17 |  |  | 0.07 | 0.07 | A | [9 empty] | 1221 | 0 | 368 | 0 | 0 | 162 | 0 | 898 | 0 | 205 | 0 | 0 | 0 | 0
2020-01-23 | C54146 | 3 | 고탄소 | G-AE1055LST | 연주종료 | Al 탈산 | T | 15 | 51 | 50950 | 113.83 | C | C | C |  | 1 |  | 1 | 1530 | 1553 | 6900 |  |  | 6900 | 76.12 | 33 | 90651 | 1645 |  | Y | 50 | 44 | [13 empty] | Y |  | 103.8 | 12-8 | 2.97 | 194.56 | A |  | 1632 | 2 | 0.43 | 1569 | 1.34 | 85 | 81 | 382 | 6:22 | 25 | 25 | 0 | 0 |  | 0 | 16 |  | N2 | 2020-01-23 10:26 |  | 11 | 2020-01-23 10:10 | 27 |  |  |  |  | Y | [5 empty] | N |  |  |  | 0.11 | 10.23 | [23 empty] | 0 | 0 | A | [9 empty] | 28 | 0 | 906 | 0 | 0 | 0 | 0 | 401 | 0 | 199 | 0 | 0 | 0 | 89 |  |  | 5 | 0.1245
2020-01-23 | A56631 | 1 | 저탄소 | SCR420HQ |  | Al 탈산 | B | 16 | 38 | 50600 | 77.75 | C | C | C |  | 1 | 1 |  | 1540 | 1581 | 5700 |  |  | 5700 | 67.37 | 10 | 84610 | 1634 |  | Y | 41 | 32 | [7 empty] | 박안희 | 2 |  |  |  |  | Y |  | 103.85 | 13-1 | 0 | 242.64 | A |  | 1634 | 3 | 0.18 | 1591 | 1.19 | 79 | 32 | 276 | 4:36 | 16 | 20 | 86 | 0 |  | 0 |  |  | N2 | 2020-01-23 10:24 | 2020-01-23 11:09 | 44 | 2020-01-23 10:23 | 45 |  |  |  |  | Y |  |  |  | Y | [5 empty] | 0 | 239.67 | [23 empty] | 30.67 | 4.78 | A | [9 empty] | 652 | 899 | 0 | 13 | 0 | 0 | 0 | 592 | 0 | 526 | 0 | 0 | 0 | 5
2020-01-23 | B56557 | 2 | 중탄소 | SCM440HF |  | Al 탈산 | B | 29 | 57 | 51500 | 93.48 | C | C |  | C | 1 |  | 1 | 1540 | 1546 | 6900 |  |  | 6900 | 74.28 | 12 | 92894 | 1637 |  | Y | 41 | 34 |  |  | A56628 | 05 |  |  |  | 고승만 | 2 |  | Y |  |  | Y |  | 107.6 | 12-10 | 316.07 | 0 | A |  | 1613 | 1 | 0.06 | 1554 | 1.11 | 61 | 27 | 170 | 2:50 | 18 | 19 | 0 | 0 |  | 0 | 0 |  | AR | 2020-01-23 10:59 | 2020-01-23 11:35 | 36 | 2020-01-23 10:50 | 46 |  |  |  |  | Y |  | Y | Y | [5 empty] | 4 | 12.14 | 0 | [20 empty] | 1.2 |  |  | 0.06 | 0.06 | A | [9 empty] | 1207 | 0 | 493 | 0 | 0 | 174 | 0 | 496 | 0 | 205 | 0 | 0 | 0 | 0
2020-01-23 | C54147 | 3 | 고탄소 | G-AE1055LST | 연주종료 | Al 탈산 | T | 5 | 58 | 48600 | 117 | C | C | C |  | 1 |  | 1 | 1530 | 1530 | 8390 |  |  | 8390 | 63.63 | 48 | 131856 | 1634 |  | Y | 56 | 53 | [8 empty] | 2 |  |  |  |  | Y |  | 96.15 | 11-9 | 0 | 257.23 | A |  | 1627 | 2 | 0.42 | 1561 | 1.32 | 77 | 48 | 398 | 6:38 | 25 | 25 | 0 | 0 |  | 0 | 11 |  | N2 | 2020-01-23 11:53 |  | 5 | 2020-01-23 11:41 | 17 |  |  |  |  | Y | [5 empty] | N |  |  |  | 1.76 | 1.35 | [23 empty] | 0.62 | 0 | A | [9 empty] | 0 | 0 | 811 | 0 | 0 | 0 | 0 | 603 | 0 | 299 | 0 | 0 | 0 | 18 |  |  | 5 | 0.1077
2020-01-23 | A56632 | 1 | 저탄소 | SCR420HQ |  | Al 탈산 | B | 1 | 46 | 52000 | 76.47 | C | C | C |  | 1 | 1 |  | 1540 | 1533 | 6500 |  |  | 6500 | 64.02 | 12 | 101532 | 1617 |  | Y | 43 | 39 | [7 empty] | 박안희 | 2 |  |  |  |  | Y |  |  |  | 0 | 229.58 | A |  | 1617 | 3 | 0.21 | 1581 | 1.09 | 69 | 27 | 266 | 4:26 | 16 | 16 | 87 | 0 |  | 0 |  |  | N2 | 2020-01-23 11:29 | 2020-01-23 12:06 | 37 | 2020-01-23 11:28 | 38 |  |  |  |  | Y |  |  |  | Y | [5 empty] | 0 | 235.84 | [23 empty] | 30.67 | 6.27 | A | [9 empty] | 114 | 1383 | 0 | 0 | 0 | 0 | 0 | 521 | 0 | 449 | 0 | 0 | 0 | 0
2020-01-23 | B56558 | 2 | 중탄소 | SCM440HF | 잔강최소화전 | Al 탈산 | B | 11 | 44 | 50450 | 88.52 | C | C |  | C | 1 |  | 1 | 1540 | 1556 | 6800 |  |  | 6800 | 61.2 | 14 | 111116 | 1636 |  | Y | 42 | 35 |  |  | A56629 | 05 |  |  |  | 고승만 | 2 |  | Y |  |  | Y |  |  |  | 281.32 | 0 | A |  | 1617 | 1 | 0.06 | 1568 | 1.25 | 75 | 33 | 150 | 2:30 | 18 | 19 | 0 | 0 |  | 0 | 0 |  | AR | 2020-01-23 12:06 | 2020-01-23 12:39 | 33 | 2020-01-23 11:55 | 44 |  |  |  |  | Y |  | Y | Y | [5 empty] | 4 | 9.02 | 0 | [20 empty] | 1.02 |  |  | 0.14 | 0.14 | A | [9 empty] | 1162 | 0 | 303 | 0 | 0 | 189 | 0 | 500 | 0 | 252 | 0 | 0 | 0 | 22
2020-01-23 | A56633 | 1 | 저탄소 | SCR420HQ |  | Al 탈산 | B | 30 | 13 | 52900 | 79.75 | C | C | C |  | 1 | 1 |  | 1540 | 1552 | 7000 |  |  | 7000 | 68.94 | 12 | 101532 | 1610 |  | Y | 49 | 40 | [7 empty] | 박안희 | 2 |  |  | Y |  |  |  | 107.85 | 14-1 | 0 | 323.31 | A |  | 1610 | 3 | 0.22 | 1580 | 1.03 | 68 | 27 | 261 | 4:21 | 16 | 17 | 88 | 0 |  | 0 |  |  | N2 | 2020-01-23 12:37 | 2020-01-23 13:02 | 26 | 2020-01-23 12:36 | 27 |  |  |  |  | Y |  |  |  | Y | [5 empty] | 0 | 204.95 | [23 empty] | 30.67 | 7.77 | A | [9 empty] | 658 | 780 | 0 | 31 | 0 | 0 | 0 | 912 | 0 | 569 | 0 | 0 | 0 | 5
2020-01-23 | C54148 | 3 | 고탄소 | G-AE1055LST | 연주종료 | Al 탈산 | T | 20 | 81 | 46200 | 110.12 | C | C | C |  | 1 |  | 1 | 1530 | 1554 | 7400 |  |  | 7400 | 128.28 | 21 | 57687 | 1623 |  | Y | 51 | 48 |  |  |  | 07 |  |  |  |  | 2 |  | Y |  |  |  |  | 100.3 | 11-9 | 0.45 | 219.76 | A |  | 1617 | 2 | 0.42 | 1555 | 1.22 | 71 | 28 | 434 | 7:14 | 25 | 25 | 0 | 0 |  | 0 | 8 |  | N2 | 2020-01-23 13:17 |  | 6 | 2020-01-23 13:08 | 14 |  |  |  |  | Y | [5 empty] | N |  |  |  | 0.85 | 1.32 | [23 empty] | 0 | 0 | A | [9 empty] | 20 | 0 | 879 | 0 | 0 | 0 | 0 | 628 | 0 | 202 | 0 | 0 | 0 | 62 |  |  | 5 | 0.1057
2020-01-23 | B56559 | 2 | 중탄소 | SCR440B1 | 잔강최소화 | Al 탈산 | B | 22 | 47 | 51450 | 82.9 | C | C |  | C | 1 |  | 1 | 1540 | 1586 | 5500 |  |  | 5500 | 56.07 | 13 | 98085 | 1637 |  | Y | 41 | 32 | [7 empty] | 고승만 | 2 |  |  |  |  | Y |  |  |  | 220.37 | 0 | A |  | 1626 | 1 | 0.08 | 1572 | 1.53 | 78 | 25 | 209 | 3:29 | 15 | 16 | 0 | 0 |  | 0 | 0 |  | AR | 2020-01-23 13:18 | 2020-01-23 13:59 | 40 | 2020-01-23 13:06 | 53 |  |  |  |  | Y |  | Y | Y | [5 empty] | 4 | 9.48 | 0 | [23 empty] | 0.12 | 0.12 | A | [9 empty] | 1367 | 0 | 275 | 0 | 0 | 190 | 0 | 745 | 0 | 457 | 0 | 0 | 0 | 0 |  |  | 5
2020-01-23 | A56634 | 1 | 저탄소 | SCR420HQ |  | Al 탈산 | B | 21 | 21 | 51000 | 70.13 | C | C | C |  | 1 | 1 |  | 1540 | 1595 | 4400 |  |  | 4400 | 52 | 10 | 84610 | 1632 | 355 | Y | 42 | 28 | [7 empty] | 박안희 | 2 |  |  | Y |  |  |  | 104 | 13-5 | 0 | 261.25 | A |  | 1632 | 3 | 0.19 | 1589 | 1.54 | 77 | 35 | 273 | 4:33 | 16 | 16 | 89 | 0 |  | 0 |  |  | N2 | 2020-01-23 13:31 | 2020-01-23 14:03 | 32 | 2020-01-23 13:30 | 33 |  |  |  |  | Y |  |  |  | Y | [5 empty] | 0 | 205.17 | [23 empty] | 30.67 | 9.28 | B | [9 empty] | 414 | 1061 | 0 | 27 | 0 | 0 | 0 | 518 | 0 | 298 | 0 | 0 | 0 | 0
2020-01-23 | C54149 | 3 | 고탄소 | G-AE1055LST | TUNDISH교체전 | Al 탈산 | T | 19 | 62 | 48500 | 112.3 | C | C | D |  | 1 |  | 1 | 1530 | 1537 | 7700 |  |  | 7700 | 77.86 | 36 | 98892 | 1632 |  | Y | 53 | 47 | [8 empty] | 2 |  |  | Y |  |  |  | 108.25 | 12-10 | 60.07 | 129.52 | A |  | 1629 | 2 | 0.41 | 1554 | 1.47 | 70 | 27 | 387 | 6:27 | 25 | 25 | 0 | 0 |  | 0 | 10 |  | N2 | 2020-01-23 14:35 |  | 10 | 2020-01-23 14:27 | 18 |  |  |  |  | Y | [5 empty] | N |  |  |  | 3.23 | 18.44 | [23 empty] | 0 | 0.53 | A | [9 empty] | 35 | 0 | 921 | 0 | 0 | 0 | 0 | 601 | 0 | 200 | 0 | 0 | 0 | 72 |  |  | 5 | 0.039
2020-01-23 | B56560 | 2 | 중탄소 | SCR440B1 |  | Al 탈산 | B | 18 | 2 | 54750 | 92.83 | C | C |  | D | 1 |  | 1 | 1540 | 1576 | 6100 |  |  | 6100 | 62.19 | 13 | 98085 | 1634 |  | Y | 41 | 35 | [7 empty] | 고승만 | 2 |  |  |  |  | Y |  | 89.45 | 12-3 | 312.58 | 0 | A |  | 1627 | 1 | 0.07 | 1559 | 1.58 | 65 | 29 | 153 | 2:33 | 15 | 22 | 0 | 0 |  | 0 | 0 |  | AR | 2020-01-23 14:30 | 2020-01-23 15:01 | 30 | 2020-01-23 14:14 | 47 |  |  |  |  | Y |  | Y | Y | [5 empty] | 4.5 | 12.17 | 0 | [23 empty] | 0.11 | 0.11 | A | [9 empty] | 1323 | 0 | 244 | 0 | 0 | 186 | 0 | 499 | 0 | 250 | 0 | 0 | 0 | 30 |  |  | 5
2020-01-23 | A56635 | 1 | 저탄소 | SCR420HQ |  | Al 탈산 | B | 16 | 39 | 51200 | 69.22 | C | D | D |  | 1 | 1 |  | 1540 | 1560 | 5400 |  |  | 5400 | 53.19 | 12 | 101532 | 1633 |  | Y | 40 | 29 | [7 empty] | 박안희 | 2 |  | Y |  |  |  |  | 96 | 12-2 | 0 | 193.26 | A |  | 1633 | 3 | 0.18 | 1584 | 1.69 | 72 | 33 | 286 | 4:46 | 16 | 17 | 90 | 0 |  | 0 |  |  | N2 | 2020-01-23 14:31 | 2020-01-23 14:57 | 25 | 2020-01-23 14:31 | 25 |  |  |  |  | Y |  |  |  | Y | [5 empty] | 0 | 215.45 | [23 empty] | 30.67 | 10.43 | A | [9 empty] | 656 | 722 | 0 | 46 | 0 | 0 | 0 | 298 | 0 | 300 | 0 | 0 | 0 | 0
2020-01-23 | B56561 | 2 | 저탄소 | SCR420HQ |  | Al 탈산 | B | 29 | 58 | 51600 | 98.65 | D | D |  | D | 1 |  | 1 | 1555 | 1577 | 7400 |  |  | 7400 | 72.88 | 12 | 101532 | 1644 |  | Y | 48 | 38 |  |  | A56633 | 05 |  |  |  | 고승만 | 2 |  |  | Y |  | Y |  | 109.8 | 13-2 | 0 | 287.57 | A |  | 1637 | 1 | 0.12 | 1573 | 0 | 61 | 29 | 419 | 6:59 | 16 | 17 | 0 | 0 |  | 0 | 0 |  | N2 | 2020-01-23 15:39 | 2020-01-23 15:51 | 12 | 2020-01-23 15:26 | 25 |  |  |  |  | Y | [8 empty] | 3.2 | 0 | 28.61 | [23 empty] | 0.13 | 0.13 | A | [9 empty] | 422 | 1074 | 57 | 894 | 0 | 219 | 0 | 1246 | 0 | 253 | 0 | 0 | 0 | 36 |  |  | 7
2020-01-23 | C54150 | 3 | 중탄소 | SCR440B1 |  | Al 탈산 | B | 15 | 52 | 49850 | 90.87 | D | D | D |  | 1 |  | 1 | 1535 | 1582 | 6400 |  |  | 6400 | 69.34 | 12 | 92293 | 1634 |  | N | 42 | 34 |  |  |  | 05 |  |  |  | 박지웅 |  |  | Y |  |  | Y |  | 100.75 | 12-4 | 166.13 | 0 | A |  | 1627 | 2 | 0.44 | 1567 | 1.67 | 73 | 34 | 279 | 4:39 | 15 | 19 | 0 | 0 |  | 0 | 10 |  | AR | 2020-01-23 15:33 | 2020-01-23 16:01 | 28 | 2020-01-23 15:20 | 41 |  |  |  |  | Y | [5 empty] | N |  |  |  | 7.83 | 0 | [23 empty] | 0.7 | 0 | A | [9 empty] | 1460 | 0 | 382 | 0 | 0 | 0 | 0 | 489 | 0 | 200 | 99 | 0 | 0 | 0 |  |  | 5
2020-01-23 | A56636 | 1 | 중탄소 | BP-AE10B35M | 연주시작 | Si 탈산 | T | 1 | 47 | 49000 | 133.22 | D | D | D |  | 1 | 1 |  | 1530 | 1554 | 7200 |  |  | 7200 | 79.43 | 33 | 90651 | 1641 |  | Y | 84 | 45 | [7 empty] | 김덕진 | 2 | [6 empty] | 100.8 | 12-5 | 308.02 | 0 | A |  | 1634 | 3 | 0.2 | 1584 | 1.02 | 87 | 33 | 299 | 4:59 | 13 | 20 | 91 | 0 |  | 0 |  |  | AR | 2020-01-23 16:42 |  | 34 | 2020-01-23 16:41 | 35 |  |  |  |  | Y |  |  |  | Y | [5 empty] | 304.25 | 0 | [23 empty] | 61.97 | 25.84 | A |  |  | 5.433 | 29.722 | 52.894 | 0.169 | 9.735 | 1.779 | 1646.43 | 0 | 0 | 1150 | 10 | 0 | 0 | 0 | 296 | 0 | 298 | 0 | 0 | 0 | 22 |  |  |  |  | 1
2020-01-23 | B56562 | 2 | 저탄소 | SCR420HQ | TUNDISH교체전 | Al 탈산 | B | 11 | 45 | 50050 | 93.38 | D | D |  | D | 1 |  | 1 | 1555 | 1584 | 5600 |  |  | 5600 | 55.08 | 13 | 101665 | 1637 |  | Y | 44 | 29 |  |  | A56634 | 05 |  |  |  | 김익규 | 3 |  |  | Y |  | Y |  | 98.15 | 12-3 | 0 | 218.56 | A |  | 1623 | 1 | 0.11 | 1623 | 0 | 111 | 29 | 210 | 3:30 | 16 | 17 | 0 | 0 |  | 0 | 0 |  | N2 | 2020-01-23 16:36 | 2020-01-23 16:50 | 15 | 2020-01-23 16:25 | 25 |  |  |  |  | Y | [8 empty] | 4.5 | 0 | 20.27 | [23 empty] | 0.07 | 0.07 | A | [9 empty] | 0 | 1201 | 0 | 792 | 0 | 207 | 0 | 779 | 0 | 0 | 0 | 0 | 0 | 0 |  |  | 5
2020-01-23 | C54151 | 3 | 중탄소 | SCR440B1 | 교체연주종료 | Al 탈산 | B | 5 | 59 | 47150 | 84.95 | D | D | D |  | 1 |  | 1 | 1535 | 1577 | 6200 |  |  | 6200 | 63.66 | 12 | 97390 | 1618 |  | Y | 42 | 36 | [7 empty] | 박지웅 | 2 |  |  |  |  | Y |  | 106.8 | 12-9 | 136.92 | 0 | A |  | 1620 | 2 | 0.43 | 1567 | 1.89 | 73 | 31 | 339 | 5:39 | 15 | 17 | 0 | 0 |  | 0 | 10 |  | AR | 2020-01-23 16:31 | 2020-01-23 17:05 | 34 | 2020-01-23 16:16 | 48 |  |  |  |  | Y | [5 empty] | N |  |  |  | 7.68 | 0 | [23 empty] | 1.1 | 0 | A | [9 empty] | 1514 | 0 | 343 | 0 | 0 | 0 | 0 | 599 | 0 | 301 | 151 | 0 | 0 | 0 |  |  | 5
2020-01-23 | B56563 | 2 | 고탄소 | SMN455M1 | TUNDISH교체 | Al 탈산 | B | 22 | 48 | 51500 | 99.7 | D | D |  | D | 1 |  | 1 | 1530 | 1545 | 7500 |  |  | 7500 | 73.87 | 12 | 101532 | 1607 |  | Y | 46 | 40 | [7 empty] | 김익규 | 3 |  |  |  |  | Y |  | 98.7 | 12-3 | 193.66 | 0 | A |  | 1635 | 1 | 0.08 | 1572 | 0 | 89 | 41 | 217 | 3:37 | 16 | 21 | 0 | 0 |  | 0 | 0 |  | N2 | 2020-01-23 17:39 | 2020-01-23 18:07 | 30 | 2020-01-23 17:24 | 45 |  |  |  |  | Y | [8 empty] | 3.5 | 15.99 | 0.51 | [19 empty] | 1.89 |  |  |  | 0.07 | 0.07 | A | [9 empty] | 21 | 0 | 502 | 35 | 0 | 137 | 0 | 1047 | 0 | 0 | 0 | 0 | 0 | 0 |  |  | 7 |  | 1
2020-01-23 | C54152 | 3 | 중탄소 | AE10B35M | 연주종료 | Si 탈산 | T | 20 | 82 | 45950 | 120.57 | D | D | D |  | 2 |  | 2 | 1535 | 1541 | 6800 | 6500 |  | 13300 | 161.04 | 30 | 82590 | 1661 |  | N | 66 | 35 |  | Y | [5 empty] | 박지웅 | 2 |  |  |  |  | Y |  | 103.4 | 12-1 | 131.71 | 0 | A |  | 1656 | 2 | 0.42 | 1578 | 2.79 | 81 | -83 | 411 | 6:51 | 13 | 13 | 0 | 0 |  | 0 | 10 |  | AR | 2020-01-23 21:12 |  | 60 | 2020-01-23 20:46 | 86 |  |  |  |  | Y | [5 empty] | N |  |  |  | 7.16 | 0 | [23 empty] | 1.03 | 0 | B | [9 empty] | 0 | 0 | 166 | 0 | 0 | 0 | 0 | 2704 | 0 | 0 | 0 | 0 | 0 | 23 |  |  | 12
2020-01-23 | A56637 | 1 | 중탄소 | BP-AE10B35M | 연주종료 | Si 탈산 | T | 30 | 14 | 53200 | 71.32 | D | D | D |  | 1 | 1 |  | 1530 | 1538 | 4500 |  |  | 4500 | 91.01 | 18 | 49446 | 1599 |  | Y | 40 | 31 | [7 empty] | 김덕진 | 2 |  | Y |  |  |  |  | 99.55 | 13-1 | 220.22 | 0 | A |  | 1596 | 3 | 0.2 | 1561 | 1.17 | 64 | 72 | 253 | 4:13 | 13 | 14 | 92 | 0 |  | 0 |  |  | AR | 2020-01-23 17:34 |  | 45 | 2020-01-23 17:33 | 47 |  |  |  |  | Y |  |  |  | Y | [5 empty] | 144.65 | 0 | [23 empty] | 72.31 | 25.84 | A |  |  | 6.823 | 29.125 | 51.938 | 0.117 | 7.612 | 1.783 | 1443.39 | 0 | 0 | 984 | 32 | 0 | 0 | 0 | 299 | 0 | 196 | 0 | 0 | 0 | 53
2020-01-23 | B56564 | 2 | 고탄소 | SMN455M1 |  | Al 탈산 | B | 18 | 3 | 55050 | 88.55 | D | D |  | D | 1 |  | 1 | 1530 | 1536 | 6600 |  |  | 6600 | 78 | 10 | 84610 | 1624 |  | Y | 41 | 37 | [7 empty] | 김익규 | 2 |  |  |  |  | Y |  | 94.95 | 12-9 | 271.44 | 0 | A |  | 1611 | 1 | 0.08 | 1548 | 0 | 65 | 27 | 233 | 3:53 | 16 | 19 | 0 | 0 |  | 0 | 0 |  | N2 | 2020-01-23 18:33 | 2020-01-23 19:12 | 40 | 2020-01-23 18:21 | 51 |  |  |  |  | Y | [8 empty] | 4 | 14.31 | 0 | [20 empty] | 1.21 |  |  | 0.09 | 0.09 | A | [9 empty] | 55 | 0 | 452 | 0 | 0 | 144 | 0 | 891 | 0 | 0 | 0 | 0 | 0 | 36 |  |  | 5
2020-01-23 | C54153 | 3 | 중탄소 | AE10B35M | 연주종료 | Si 탈산 | T | 20 | 83 | 46600 | 147.32 | D | D | A |  | 2 |  | 2 | 1535 | 1558 | 8500 | 5900 |  | 14400 | 145.3 | 36 | 99108 | 1640 |  | Y | 81 | 45 |  | Y | [5 empty] | 박지웅 | 2 |  |  |  |  | Y |  | 102.25 | 11-10 | 149.43 | 0 | A |  | 1652 | 2 | 0.44 | 1572 | 2.58 | 75 | 25 | 400 | 6:40 | 13 | 13 | 0 | 0 |  | 0 | 10 |  | AR | 2020-01-23 22:45 |  | 23 | 2020-01-23 22:10 | 58 |  |  |  |  | Y | [5 empty] | N |  |  |  | 9.64 | 0 | [23 empty] | 1.06 | 0 | A | [9 empty] | 0 | 0 | 1152 | 0 | 0 | 0 | 0 | 1552 | 0 | 0 | 0 | 0 | 0 | 12 |  |  | 5
2020-01-23 | A56638 | 1 | 중탄소 | BP-AE10B35M | 연주종료 | Si 탈산 | T | 21 | 22 | 51200 | 65.4 | D | D | D |  | 1 | 1 |  | 1530 | 1579 | 3700 |  |  | 3700 | 37.41 | 36 | 98892 | 1593 |  | Y | 40 | 32 | [7 empty] | 김덕진 | 2 | [6 empty] | 102.05 | 13-2 | 154.89 | 0 | A |  | 1593 | 3 | 0.2 | 1568 | 1.04 | 71 | 48 | 263 | 4:23 | 13 | 13 | 93 | 0 |  | 0 |  |  | AR | 2020-01-23 18:32 |  | 22 | 2020-01-23 18:30 | 24 |  |  |  |  | Y |  |  |  | Y | [5 empty] | 110.53 | 0 | [23 empty] | 3.42 | 0 | A |  |  | 6.214 | 29.139 | 52.169 | 0.105 | 8.395 | 1.79 | 1607.06 | 0 | 0 | 1169 | 34 | 0 | 0 | 0 | 300 | 0 | 299 | 0 | 0 | 0 | 32 |  |  | 12
2020-01-23 | B56565 | 2 | 고탄소 | SMN455M1 |  | Al 탈산 | B | 29 | 59 | 51750 | 100.12 | D | D |  | D | 1 |  | 1 | 1530 | 1565 | 5800 |  |  | 5800 | 57.12 | 12 | 101532 | 1627 | 363 | Y | 42 | 31 | [7 empty] | 김익규 | 3 |  |  |  |  | Y |  | 98.05 | 11-10 | 184.47 | 0 | A |  | 1605 | 1 | 0.09 | 1549 | 0 | 66 | 26 | 258 | 4:18 | 16 | 17 | 0 | 0 |  | 0 | 0 |  | N2 | 2020-01-23 19:44 | 2020-01-23 20:13 | 29 | 2020-01-23 19:22 | 51 |  |  |  |  | Y | [8 empty] | 4 | 13.11 | 0 | [20 empty] | 1.39 |  |  | 0.12 | 0.12 | A | [9 empty] | 49 | 0 | 557 | 0 | 0 | 150 | 0 | 1183 | 0 | 0 | 0 | 0 | 0 | 7 |  |  | 5
2020-01-23 | A56639 | 1 | 중탄소 | BP-AE10B35M | 연주종료 | Si 탈산 | T | 16 | 40 | 50900 | 66.85 | D | D | D |  | 1 | 1 |  | 1530 | 1572 | 4300 |  |  | 4300 | 43.48 | 36 | 98892 | 1607 |  | Y | 42 | 28 | [7 empty] | 김덕진 | 2 |  |  | Y | [5 empty] | 174.93 | 0 | A |  | 1607 | 3 | 0.2 | 1568 | 1.56 | 71 | 26 | 246 | 4:06 | 13 | 14 | 94 | 0 |  | 0 |  |  | AR | 2020-01-23 19:35 |  | 26 | 2020-01-23 19:35 | 26 |  |  |  |  | Y |  |  |  | Y | [5 empty] | 119.78 | 0 | [23 empty] | 7.24 | 0 | A |  |  | 7.454 | 27.011 | 52.938 | 0.154 | 7.101 | 1.959 | 1670.26 | 0 | 0 | 1210 | 0 | 0 | 0 | 0 | 455 | 0 | 292 | 53 | 0 | 0 | 15
2020-01-23 | C54154 | 3 | 고탄소 | SMN455M1 |  | Al 탈산 | B | 15 | 53 | 50000 | 98.32 | D | D |  | D | 2 |  | 1 | 1530 | 1569 | 4200 | 5500 |  | 9700 | 95.54 | 12 | 101532 | 1627 | 377 | Y | 45 | 22 |  | Y | [13 empty] | 0 | 10-1 | 188.46 | 0 | A |  | 1611 | 1 | 0.08 | 1548 | 1.48 | 65 | 29 | 224 | 3:44 | 16 | 23 | 0 | 0 |  | 0 | 0 |  | N2 | 2020-01-23 21:44 | 2020-01-23 22:16 | 32 | 2020-01-23 21:31 | 45 | [14 empty] | 12.98 | 0 | [20 empty] | 1.12 |  |  | 0.16 | 0.16 | A | [9 empty] | 0 | 0 | 1574 | 201 | 0 | 0 | 0 | 901 | 0 | 0 | 52 | 0 | 0 | 8
2020-01-23 | B56566 | 2 | 고탄소 | SMN455M1 |  | Al 탈산 | B | 11 | 46 | 50200 | 110.72 | D | D |  | D | 1 |  | 1 | 1530 | 1545 | 7100 |  |  | 7100 | 69.93 | 12 | 101532 | 1634 |  | Y | 41 | 34 | [7 empty] | 김익규 | 3 |  |  |  |  | Y |  |  |  | 184.07 | 0 | A |  | 1606 | 1 | 0.08 | 1541 | 0 | 58 | 30 | 231 | 3:51 | 16 | 23 | 0 | 0 |  | 0 | 0 |  | N2 | 2020-01-23 21:02 | 2020-01-23 21:13 | 11 | 2020-01-23 20:48 | 24 |  |  |  |  | Y | [8 empty] | 3.5 | 17.73 | 0 | [20 empty] | 1.34 |  |  | 0.18 | 0.18 | A | [9 empty] | 73 | 0 | 371 | 0 | 0 | 133 | 0 | 1195 | 0 | 0 | 0 | 0 | 0 | 15 |  |  | 5
2020-01-23 | A56640 | 1 | 중탄소 | BP-AE10B35M | 연주종료 | Si 탈산 | T | 1 | 48 | 50000 | 58.37 | D | D | D |  | 1 | 1 |  | 1530 | 1564 | 3900 |  |  | 3900 | 43.02 | 33 | 90651 | 1626 |  | Y | 40 | 25 | A56637 클로깅발생으로 약50톤 합탕 | [6 empty] | 김덕진 | 2 |  | Y |  |  |  |  | 0 | 10-1 | 173.8 | 0 | A |  | 1626 | 3 | 0.21 | 1580 | 2 | 83 | 38 | 1054 | 17:34 | 13 | 13 | 95 | 0 |  | 0 |  |  | AR | 2020-01-23 20:24 |  | 44 | 2020-01-23 20:24 | 44 | [14 empty] | 405.45 | 0 | [23 empty] | 26.25 | 0 | A |  |  | 9.408 | 28.752 | 47.174 | 0.164 | 5.014 | 1.64 | 1487.24 | 0 | 0 | 592 | 8 | 0 | 0 | 0 | 95 | 0 | 0 | 0 | 0 | 0 | 34
2020-01-23 | B56567 | 2 | 저탄소 | SUM32F | 연주시작 | Si 탈산 | B | 22 | 49 | 51600 | 154.5 | D | A |  | A | 1 |  | 1 | 1555 | 1575 | 9700 |  |  | 9700 | 95.54 | 12 | 101532 | 1686 |  | Y | 88 | 51 | [7 empty] | 김익규 | 2 |  |  |  |  | Y |  | 94.3 | 11-8 | 305.12 | 0 | A |  | 1652 | 1 | 0.08 | 1606 | 1.64 | 91 | 39 | 269 | 4:29 | 8 | 13 | 0 | 0 | 22 | 0 | 0 |  | N2 | 2020-01-23 23:13 | 2020-01-23 23:28 | 14 | 2020-01-23 22:58 | 29 |  |  |  |  | Y |  | Y | Y | [5 empty] | 5 | 6.67 | 0 | 첫히트 RH 천공, 온도 낮아 극진공13분유지 | [22 empty] | 0.17 | 0.17 | A | [9 empty] | 0 | 0 | 101 | 0 | 0 | 0 | 0 | 859 | 0 | 0 | 0 | 0 | 0 | 0 |  |  |  |  | 1
2020-01-23 | A56641 | 1 | 고탄소 | SMN455M1 |  | Al 탈산 | B | 18 | 4 | 54100 | 83.15 | D | D |  | A | 1 |  | 1 | 1520 | 1545 | 5800 |  |  | 5800 | 57.12 | 12 | 101532 | 1602 |  | Y | 35 | 32 | [7 empty] | 김덕진 | 3 |  |  |  |  | Y |  | 104.25 | 13-9 | 183.51 | 0 | A |  | 1609 | 1 | 0.06 | 1548 | 1.4 | 65 | 25 | 252 | 4:12 | 16 | 17 | 0 | 0 | 35 | 0 | 0 |  | N2 | 2020-01-23 22:46 | 2020-01-23 23:18 | 32 | 2020-01-23 22:32 | 46 |  |  |  |  | Y | [8 empty] | 5 | 9.57 | 0 | [20 empty] | 1.32 |  |  | 0.14 | 0.14 | A | [9 empty] | 34 | 0 | 1910 | 0 | 0 | 0 | 0 | 586 | 0 | 293 | 0 | 0 | 0 | 40
2020-01-23 | C54155 | 3 | 중탄소 | AE10B35M | 연주종료 | Si 탈산 | T | 19 | 64 | 47800 | 114.38 | A | A | A |  | 1 |  | 1 | 1535 | 1532 | 8800 |  |  | 8800 | 91.33 | 35 | 96355 | 1645 |  | Y | 70 | 49 |  |  | A56640 | 07 |  |  |  | 도주용 | 2 |  |  | Y |  | Y | 4 | 97.35 | 11-9 | 130.55 | 0 | A |  | 1619 | 2 | 0.46 | 1571 | 1.85 | 74 | 30 | 345 | 5:45 | 13 | 13 | 0 | 0 |  | 0 |  |  | AR | 2020-01-24 00:04 |  | 16 | 2020-01-23 23:56 | 24 |  |  |  |  | Y | [5 empty] | N |  |  |  | 11.74 | 0 | [23 empty] | 0.01 | 0 | A | [9 empty] | 0 | 0 | 60 | 0 | 0 | 0 | 0 | 1198 | 0 | 0 | 0 | 0 | 0 | 52 |  |  | 5
2020-01-23 | A56642 | 1 | 고탄소 | SMN455M1 |  | Al 탈산 | B | 30 | 15 | 53400 | 81.15 | A | A | A |  | 1 |  | 1 | 1520 | 1590 | 4500 |  |  | 4500 | 53.19 | 10 | 84610 | 1611 |  | Y | 35 | 28 | [7 empty] | 정용태 | 3 |  |  |  |  | Y |  | 99 | 13-1 | 219.76 | 0 | A |  | 1601 | 2 | 0.44 | 1540 | 0 | 57 | 14 | 341 | 5:41 | 16 | 16 | 0 | 0 |  | 0 | 0 |  | N2 | 2020-01-23 23:41 | 2020-01-24 00:22 | 41 | 2020-01-23 23:28 | 54 | [14 empty] | 7.56 | 0 | [20 empty] | 1.42 |  |  | 0.19 | 0.19 | A | [9 empty] | 63 | 0 | 1839 | 0 | 0 | 0 | 0 | 555 | 0 | 396 | 0 | 0 | 0 | 147
2020-01-23 | B56568 | 2 | 저탄소 | SUM32F |  | Si 탈산 | B | 21 | 23 | 52500 | 84.63 | A | A |  | A | 1 |  | 1 | 1555 | 1584 | 7300 |  |  | 7300 | 86.9 | 10 | 84005 | 1664 |  | Y | 46 | 40 | [7 empty] | 임현진 | 2 |  |  |  |  | N |  | 99.85 | 12-10 | 240.96 | 0 | A |  | 1649 | 1 | 0.09 | 1540 | 4.54 | 25 | 33 | 185 | 3:05 | 8 | 9 | 0 | 0 |  | 0 | 0 |  | N2 | 2020-01-23 23:47 | 2020-01-24 00:27 | 40 | 2020-01-23 23:32 | 54 |  |  |  |  | Y |  | Y | Y | [5 empty] | 4.5 | 5.29 | 0 | [23 empty] | 0 | 0 | A | [9 empty] | 0 | 0 | 507 | 0 | 0 | 0 | 0 | 503 | 0 | 0 | 0 | 0 | 0 | 15
2020-01-23 | C54156 | 3 | 중탄소 | AE10B35M | 연주종료 | Si 탈산 | T | 1 | 49 | 51500 | 99.02 | A | A | A |  | 1 |  | 1 | 1535 | 1567 | 6000 |  |  | 6000 | 54.49 | 40 | 110120 | 1626 |  | Y | 44 | 35 | [7 empty] | 정종훈 | 2 |  |  |  |  | Y |  | 103.65 | 12-8 | 220.3 | 0 | A |  | 1618 | 2 | 0.46 | 1560 | 1.45 | 63 | 21 | 439 | 7:19 | 13 | 13 | 0 | 0 |  | 0 |  |  | AR | 2020-01-24 01:01 |  | 25 | 2020-01-24 00:45 | 41 |  |  |  |  | Y | [5 empty] | N |  |  |  | 12.03 | 0 | [23 empty] | 0.02 | 0 | A |  |  | 19.819 | 17.443 | 50.671 | 0.209 | 2.556 | 2.904 | 1798.99 | 0 | 0 | 59 | 0 | 0 | 0 | 0 | 705 | 0 | 0 | 0 | 0 | 0 | 21 |  |  | 5
2020-01-23 | A56643 | 1 | 고탄소 | SMN455M1 |  | Al 탈산 | B | 16 | 41 | 51700 | 82.02 | A | A |  | A | 1 |  | 1 | 1520 | 1579 | 5800 |  |  | 5800 | 57.12 | 12 | 101532 | 1615 |  | Y | 40 | 31 | [7 empty] | 정용태 | 3 | [6 empty] | 101.7 | 12-8 | 190.31 | 0 | A |  | 1618 | 1 | 0.08 | 1551 | 1.73 | 68 | 24 | 234 | 3:54 | 16 | 18 | 0 | 0 |  | 0 | 0 |  | N2 | 2020-01-24 00:48 | 2020-01-24 01:20 | 32 | 2020-01-24 00:35 | 45 |  |  |  |  | Y | [8 empty] | 4.5 | 11.39 | 0 | [20 empty] | 1 |  |  | 0.16 | 0.16 | A | [9 empty] | 76 | 12 | 1935 | 0 | 0 | 0 | 0 | 797 | 0 | 597 | 198 | 0 | 0 | 21 |  |  | 7
2020-01-23 | B56569 | 2 | 저탄소 | SUM32F |  | Si 탈산 | B | 29 | 60 | 50900 | 98.98 | A | A |  | A | 1 |  | 1 | 1555 | 1584 | 7000 |  |  | 7000 | 82.73 | 10 | 84610 | 1686 |  | Y | 47 | 37 | [7 empty] | 임현진 | 2 |  |  |  |  | Y |  | 99.7 | 12-2 | 170.56 | 0 | A |  | 1645 | 1 | 0.1 | 1597 | 1.9 | 82 | 38 | 309 | 5:09 | 8 | 9 | 0 | 0 |  | 0 | 0 |  | N2 | 2020-01-24 01:06 | 2020-01-24 01:27 | 21 | 2020-01-24 00:57 | 31 |  |  |  |  | Y |  | Y | Y | [5 empty] | 5 | 6.42 | 0 | [23 empty] | 0.15 | 0.15 | A | [9 empty] | 0 | 0 | 348 | 0 | 0 | 0 | 0 | 1097 | 0 | 415 | 0 | 0 | 0 | 5
2020-01-23 | A56644 | 1 | 고탄소 | SMN455M1 | 연주종료 | Al 탈산 | B | 11 | 47 | 50400 | 88.28 | A | A |  | A | 1 |  | 1 | 1520 | 1521 | 6900 |  |  | 6900 | 79.79 | 12 | 86479 | 1626 |  | Y | 41 | 36 | [7 empty] | 정용태 | 2 |  |  |  |  | Y |  |  |  | 287.06 | 0 | A |  | 1626 | 1 | 0.07 | 1564 | 0 | 81 | 0 | 202 | 3:22 | 16 | 17 | 0 | 0 |  | 0 | 0 |  | N2 | 2020-01-24 01:58 | 2020-01-28 16:16 | 6618 | 2020-01-24 01:46 | 6630 |  |  |  |  | Y | [8 empty] | 5.5 | 9.05 | 0 | [20 empty] | 1.15 |  |  | 0.14 | 0.14 | A | [9 empty] | 57 | 0 | 1712 | 0 | 0 | 0 | 0 | 603 | 0 | 297 | 0 | 0 | 0 | 21
2020-01-23 | B56570 | 2 | 저탄소 | SUM32F | 연주종료 | Si 탈산 | B | 15 | 54 | 51300 | 104.85 | A | A |  | A | 1 |  | 1 | 1555 | 1596 | 6400 |  |  | 6400 | 66.91 | 12 | 95656 | 1645 | 362 | Y | 73 | 37 | [7 empty] | 임현진 | 2 | [6 empty] | 94.8 | 11-8 | 289.89 | 0 | A |  | 1624 | 1 | 0.09 | 1580 | 1.35 | 65 | 34 | 150 | 2:30 | 8 | 9 | 0 | 0 |  | 0 | 0 |  | N2 | 2020-01-24 02:19 | 2020-01-24 02:32 | 13 | 2020-01-24 02:09 | 23 |  |  |  |  | Y |  | Y | Y | [5 empty] | 6 | 4.82 | 0 | [23 empty] | 0.23 | 0.23 | A | [9 empty] | 0 | 0 | 288 | 0 | 0 | 0 | 0 | 800 | 0 | 103 | 0 | 0 | 0 | 25
2020-01-23 | C54157 | 3 | 중탄소 | AE10B35M | TUNDISH교체전 | Si 탈산 | T | 5 | 61 | 48000 | 84.65 | A | A | A |  | 1 |  | 1 | 1535 | 1560 | 5700 |  |  | 5700 | 71.4 | 29 | 79837 | 1633 |  | N | 41 | 33 | [7 empty] | 도주용 | 2 | [5 empty] | 4 | 86.8 | 10-8 | 94.43 | 0 | A |  | 1620 | 2 | 0.48 | 1564 | 2.07 | 67 | 45 | 374 | 6:14 | 13 | 13 | 0 | 0 |  | 0 |  |  | AR | 2020-01-24 02:01 |  | 33 | 2020-01-24 01:44 | 50 | [14 empty] | 9.02 | 0 | [23 empty] | 0 | 0 | A |  |  | 20.782 | 16.427 | 50.916 | 0.21 | 2.45 | 3.099 | 1826.15 | 0 | 0 | 23 | 0 | 0 | 0 | 0 | 1106 | 0 | 0 | 0 | 0 | 0 | 10 |  |  | 5
2020-01-28 | B56571 | 2 | 중탄소 | SM50C | 연주시작 | Al 탈산 | T | 11 | 48 | 49100 | 215.68 | C | C |  | C | 1 |  | 1 | 1530 | 1566 | 9100 |  |  | 9100 | 73.62 | 45 | 123615 | 1674 |  | Y | 143 | 50 | [7 empty] | 고승만 | 2 |  |  |  |  | Y |  | 96.35 | 12-1 | 323.4 | 0 | A |  | 1664 | 1 | 0.16 | 1584 | 1.61 | 95 | 53 | 312 | 5:12 | 10 | 11 | 0 | 0 | 40 | 0 | 0 |  | N2 | 2020-01-28 09:37 |  | 29 | 2020-01-28 08:56 | 71 |  |  |  |  | Y | [8 empty] | 5 | 9.67 | 0 | [23 empty] | 0.34 | 0.34 | A | [9 empty] | 0 | 0 | 31 | 0 | 0 | 177 | 0 | 1155 | 0 | 521 | 199 | 0 | 0 | 38 |  |  | 12 |  | 1
2020-01-28 | A56645 | 1 | 저탄소 | SM25C | 연주시작 | Al 탈산 | B | 21 | 24 | 51700 | 98.12 | C | C | C |  | 1 | 1 |  | 1530 | 1541 | 7800 |  |  | 7800 | 83.81 | 11 | 93071 | 1649 |  | Y | 49 | 42 | [7 empty] | 박안희 | 2 | [6 empty] | 97.6 | 12-7 | 62.95 | 165.73 | A |  | 1649 | 3 | 0.28 | 1593 | 1.14 | 83 | 20 | 346 | 5:46 | 13 | 20 | 1 | 0 |  | 0 |  |  | AR | 2020-01-28 09:01 | 2020-01-28 09:20 | 20 | 2020-01-28 09:00 | 21 |  |  |  |  | Y |  |  |  | N | 교체후 첫heat |  |  |  |  | 201.09 | 0 | [19 empty] | 2.74 | 1.53 |  |  | 157.99 | 0.08 | A | [9 empty] | 0 | 0 | 120 | 41 | 0 | 0 | 0 | 1148 | 0 | 818 | 0 | 0 | 0 | 0 |  |  |  |  | 1
2020-01-28 | A56646 | 1 | 저탄소 | SM25C |  | Al 탈산 | B | 30 | 16 | 53100 | 73.48 | C | C | C |  | 1 | 1 |  | 1530 | 1553 | 5300 |  |  | 5300 | 57.61 | 11 | 92003 | 1631 |  | Y | 48 | 32 | [7 empty] | 박안희 | 2 |  |  |  |  | Y |  | 94.15 | 12-5 | 245.32 | 0 | A |  | 1631 | 3 | 0.3 | 1596 | 1.4 | 86 | 18 | 254 | 4:14 | 15 | 15 | 2 | 0 |  | 0 |  |  | AR | 2020-01-28 09:44 | 2020-01-28 10:25 | 41 | 2020-01-28 09:43 | 42 |  |  |  |  | Y |  |  |  | Y | [5 empty] | 110.83 | 0 | [23 empty] | 172.44 | 0.08 | A | [9 empty] | 0 | 0 | 280 | 38 | 0 | 0 | 0 | 518 | 0 | 451 | 0 | 0 | 0 | 0
2020-01-28 | B56572 | 2 | 고탄소 | SM53C | 연주종료 | Al 탈산 | T | 32 | 52 | 49800 | 100.05 | C | C |  | C | 1 |  | 1 | 1530 | 1555 | 6700 |  |  | 6700 | 73.91 | 33 | 90651 | 1654 |  | Y | 45 | 40 | [7 empty] | 고승만 | 2 |  |  |  |  | Y |  | 95.1 | 11-9 | 183.98 | 0 | A |  | 1634 | 1 | 0.09 | 1568 | 1.46 | 80 | 32 | 251 | 4:11 | 13 | 16 | 0 | 0 |  | 0 | 0 |  | N2 | 2020-01-28 10:19 |  | 53 | 2020-01-28 10:03 | 70 |  |  |  |  | Y | [9 empty] | 9.56 | 0 | [23 empty] | 0.06 | 0.06 | A | [9 empty] | 0 | 0 | 30 | 0 | 0 | 198 | 0 | 750 | 0 | 408 | 0 | 0 | 0 | 52 |  |  | 7
2020-01-28 | B56573 | 2 | 고탄소 | SM50CM | 연주종료 | Si 탈산 | T | 1 | 50 | 50850 | 105.97 | C | C |  | C | 1 |  | 1 | 1530 | 1535 | 7700 |  |  | 7700 | 134.06 | 21 | 57435 | 1647 | 360 | Y | 51 | 41 | [7 empty] | 고승만 | 2 |  | N |  |  | Y |  | 98.65 | 12-3 | 270.15 | 0 | A |  | 1617 | 1 | 0.08 | 1550 | 1.61 | 64 | 16 | 185 | 3:05 | 13 | 14 | 0 | 0 |  | 0 | 0 |  | AR | 2020-01-28 11:28 |  | 45 | 2020-01-28 11:09 | 64 |  |  |  |  | Y | [9 empty] | 8.96 | 0 | [23 empty] | 0.12 | 0.12 | A | [9 empty] | 72 | 0 | 56 | 0 | 0 | 0 | 0 | 901 | 0 | 207 | 0 | 0 | 0 | 51 |  |  | 7
2020-01-28 | A56647 | 1 | 저탄소 | BP-SM25C | 교체연주종료 | Al 탈산 | B | 18 | 5 | 52900 | 93.3 | C | C | C |  | 1 | 1 |  | 1530 | 1537 | 5600 |  |  | 5600 | 74.67 | 9 | 75000 | 1631 |  | Y | 43 | 33 | [7 empty] | 박안희 | 2 |  |  |  |  | Y |  | 97.4 | 13-1 | 256.1 | 0 | A |  | 1643 | 3 | 0.22 | 1603 | 0.82 | 92 | 20 | 245 | 4:05 | 16 | 16 | 3 | 0 |  | 0 |  |  | AR | 2020-01-28 11:20 | 2020-01-28 12:07 | 47 | 2020-01-28 11:18 | 49 |  |  |  |  | Y |  |  |  | Y | [5 empty] | 223.37 | 0 | [23 empty] | 0 | 0 | A | [9 empty] | 0 | 0 | 353 | 42 | 0 | 0 | 0 | 768 | 0 | 601 | 0 | 0 | 0 | 24
2020-01-28 | B56574 | 2 | 고탄소 | SM50CM | 연주종료 | Si 탈산 | T | 37 | 1 | 55000 | 90.05 | C | C |  | C | 1 |  | 1 | 1530 | 1534 | 7900 |  |  | 7900 | 87.53 | 33 | 90255 | 1654 |  | Y | 48 | 37 | 대보수래들 A56645 잔강8톤 출강전 받음 |  | B56571 | 03 |  |  |  | 고승만 | 2 |  | Y | Y |  |  |  | 103.4 | 13-9 | 215.39 | 0 | A |  | 1625 | 1 | 0.19 | 1565 | 1.65 | 79 | 22 | 193 | 3:13 | 13 | 14 | 0 | 0 |  | 0 | 0 |  | AR | 2020-01-28 12:36 |  | 36 | 2020-01-28 12:24 | 48 |  |  |  |  | Y | [9 empty] | 8.24 | 0 | [23 empty] | 0.1 | 0.1 | A | [9 empty] | 194 | 0 | 846 | 0 | 0 | 0 | 0 | 499 | 0 | 207 | 0 | 0 | 0 | 42 |  |  | 7 | 0.0752
2020-01-28 | A56648 | 1 | 중탄소 | SM45CI |  | Al 탈산 | I | 21 | 25 | 51900 | 77.5 | C | C | C |  | 1 | 1 |  | 1545 | 1535 | 6700 |  |  | 6700 | 77.19 | 14 | 86800 | 1617 | 355 | INGOT | 44 | 38 | [7 empty] | 박안희 | [7 empty] | 95.2 | 12-4 | 240.5 | 0 | A |  | 1617 | 3 | 0.21 | 1576 | 1.24 | 83 |  | 245 | 4:05 | 20 | 20 | 4 | 0 |  | 0 |  |  | AR | 2020-01-28 12:32 |  | 26 | 2020-01-28 12:30 | [5 empty] | Y |  |  |  | Y | [5 empty] | 119.1 | 0 | [18 empty] | 0.9 |  |  |  |  | 1.69 | 0 | A | [9 empty] | 0 | 0 | 144 | 19 | 0 | 0 | 0 | 1050 | 0 | 419 | 0 | 0 | 0 | 63
2020-01-28 | B56575 | 2 | 고탄소 | SM50CM | 연주종료 | Si 탈산 | T | 11 | 49 | 50400 | 101.5 | C | C |  | C | 1 |  | 1 | 1530 | 1557 | 6400 |  |  | 6400 | 65.31 | 36 | 97992 | 1625 |  | Y | 43 | 33 | LF1기에서 잔강처리함 |  | B56572 | 05 |  |  |  | 고승만 | 2 |  |  | Y |  | Y |  | 107.5 | 13-2 | 201.06 | 0 | A |  | 1597 | 1 | 0.07 | 1549 | 0.89 | 63 | 32 | 300 | 5:00 | 13 | 14 | 0 | 0 |  | 0 | 0 |  | AR | 2020-01-28 13:48 |  | 29 | 2020-01-28 13:37 | 41 |  |  |  |  | Y | [9 empty] | 9.95 | 0 | [23 empty] | 0.11 | 0.11 | A | [9 empty] | 165 | 0 | 853 | 0 | 0 | 0 | 0 | 1100 | 0 | 205 | 0 | 0 | 0 | 24 |  |  | 7
2020-01-28 | A56649 | 1 | 고탄소 | SM50CM | 연주종료 | Si 탈산 | T | 18 | 6 | 53500 | 233.13 | C | D | D |  | 2 |  | 1 | 1520 | 1570 | 10800 | 6600 |  | 17400 | 236.75 | 27 | 73494 | 1658 |  | Y | 136 | 56 | 연주 프리징으로 종료(pm02:40) (3기 측온 pm03:30 1574도) 레들교체 38 -> 18 | Y | [5 empty] | 박안희 | 2 |  |  | Y |  |  |  | 79.4 | 10-10 | 484.52 | 0 | A |  | 1640 | 2 | 0.51 | 1553 | 1.23 | 67 | 3 | 473 | 7:53 | 13 | 17 | 0 | 0 |  | 0 |  |  | AR | 2020-01-28 19:16 |  | -45 | 2020-01-28 18:50 | -19 |  |  |  |  | Y |  |  |  | Y | [5 empty] | 13.53 | 0 | [23 empty] | 0.65 | 0 | A | [9 empty] | 60 | 0 | 683 | 0 | 0 | 0 | 0 | 1341 | 0 | 649 | 0 | 0 | 0 | 33 |  |  | 14 | 0.1473
2020-01-28 | B56576 | 2 | 고탄소 | SM50CM | 연주종료 | Si 탈산 | T | 32 | 53 | 49800 | 98 | C | C |  | D | 1 |  | 1 | 1530 | 1565 | 6100 |  |  | 6100 | 62.25 | 36 | 97992 | 1637 |  | Y | 43 | 36 | 분배기 이상으로 232에서 합금철 투입못함l LF1기에서 잔강처리함 |  | B56573 | 03 |  |  |  | 고승만 | 2 |  |  | Y |  | Y |  | 99.7 | 12-3 | 263.07 | 0 | A |  | 1607 | 1 | 0.03 | 1547 | 0 | 61 | 28 | 185 | 3:05 | 13 | 17 | 0 | 0 | 50 | 0 | 0 |  | AR | 2020-01-28 14:53 |  | 33 | 2020-01-28 14:40 | 46 |  |  |  |  | Y | [8 empty] | 3.5 | 11.79 | 0 | [23 empty] | 0.12 | 0.12 | A | [9 empty] | 108 | 0 | 807 | 0 | 0 | 0 | 0 | 698 | 0 | 207 | 0 | 0 | 0 | 66 |  |  | 7 | 0.2577
2020-01-28 | A56650 | 1 | 중탄소 | SM45CS | 연주시작 | Al 탈산 | B | 18 | 7 | 53600 | 144.2 | C | D |  | B | 3 |  | 2 | 1530 | 1575 | 8700 | 6200 | 9300 | 24200 | 263.58 | 12 | 91814 | 1637 |  | Y | 85 | 46 | 조괴장잔강받음 연주종료로 레들교체 30 -> 38 | Y | [5 empty] | 박안희 | 2 |  |  | Y |  |  |  | 106.7 | 14-1 | 171.42 | 0 | A |  | 1643 | 1 | 0.04 | 1573 | 1.64 | 80 | 29 | 187 | 3:07 | 15 | 21 | 0 | 0 |  | 0 | 0 |  | N2 | 2020-01-28 22:21 | 2020-01-28 22:38 | 17 | 2020-01-28 22:00 | 38 |  |  |  |  | Y |  | Y | Y | Y | [5 empty] | 10.79 | 0 | 연주 게이트 이상으로 14톤 내려옴 | [18 empty] | 1.71 |  |  |  | 0.04 | 0.04 | A | [9 empty] | 0 | 0 | 638 | 17 | 0 | 0 | 0 | 550 | 0 | 593 | 0 | 0 | 0 | 53 |  |  | 7 |  | 1
2020-01-28 | B56577 | 2 | 고탄소 | SM50CM | 연주종료 | Si 탈산 | T | 1 | 51 | 53450 | 93.75 | D | D |  | D | 1 |  | 1 | 1530 | 1554 | 5800 |  |  | 5800 | 64.57 | 33 | 89826 | 1615 |  | Y | 46 | 28 |  |  | B56574 | 05 |  |  |  | 김익규 | 3 |  |  | Y |  |  |  | 96.45 | 11-10 | 151.32 | 0 | A |  | 1602 | 1 | 0.06 | 1554 | 1.35 | 68 | 24 | 191 | 3:11 | 13 | 14 | 0 | 0 |  | 0 | 0 |  | AR | 2020-01-28 15:57 |  | 37 | 2020-01-28 15:40 | 54 |  |  |  |  | Y | [8 empty] | 4 | 12.58 | 0 | [23 empty] | 0.1 | 0.1 | A | [9 empty] | 175 | 0 | 242 | 0 | 0 | 0 | 0 | 946 | 0 | 207 | 0 | 0 | 0 | 30 |  |  | 7
2020-01-28 | A56651 | 1 | 고탄소 | SM50CM | 연주종료 | Si 탈산 | T | 21 | 26 | 51900 | 140.9 | D | D | D |  | 1 | 1 |  | 1520 | 1548 | 7400 |  |  | 7400 | 129.46 | 21 | 57162 | 1626 |  | Y | 73 | 43 | 연주종료로 강종변경 | [5 empty] | 타호기와 강종변경 | 김덕진 | 2 |  | Y | [6 empty] | 306.47 | 0 | A |  | 1616 | 3 | 0.18 | 1565 | 0.75 | 79 | 26 | 244 | 4:04 | 13 | 20 | 7 | 0 |  | 0 |  |  | AR | 2020-01-28 16:54 |  | 44 | 2020-01-28 16:54 | 44 |  |  |  |  | Y |  |  |  | Y | [5 empty] | 509.18 | 0 | [23 empty] | 5.63 | 0 | A | [9 empty] | 104 | 25 | 794 | 41 | 0 | 0 | 0 | 300 | 0 | 198 | 0 | 0 | 0 | 163 |  |  |  | 0.3727
2020-01-28 | B56578 | 2 | 고탄소 | SM50CM | 연주종료 | Si 탈산 | T | 37 | 2 | 0 | 154.27 | D | D |  | D | 1 |  | 1 | 1530 | 1546 | 8900 |  |  | 8900 | 90.82 | 36 | 97992 | 1626 |  | Y | 91 | 43 | [7 empty] | 김익규 | 2 |  |  |  |  | Y |  | 154.4 |  | 261.75 | 0 | A |  | 1621 | 1 | 0.05 | 1561 | 1.28 | 75 | 37 | 196 | 3:16 | 13 | 16 | 0 | 0 |  | 0 | 0 |  | AR | 2020-01-28 17:57 |  | 28 | 2020-01-28 17:30 | 55 |  |  |  |  | Y | [8 empty] | 3.5 | 10.38 | 0 | [23 empty] | 0.17 | 0.17 | A | [9 empty] | 145 | 0 | 40 | 0 | 0 | 0 | 0 | 716 | 0 | 0 | 0 | 0 | 0 | 95 |  |  | 7 | 0.3405
2020-01-28 | B56579 | 2 | 중탄소 | 42CRMO4MS |  | Al 탈산 | B | 11 | 50 | 0 | 102.55 | D | D | D |  | 2 | 2 |  | 1540 | 1609 | 4200 | 7400 |  | 11600 | 132.54 | 10 | 87520 | 1623 |  | Y | 55 | 24 |  | Y | [5 empty] | 김익규 | 2 |  |  |  |  | Y |  | 143 |  | 134.67 | 0 | A |  | 1619 | 3 | 0.18 | 1563 | 1.44 | 70 | 39 | 236 | 3:56 | 25 | 25 | 10 | 0 |  | 0 |  |  | AR | 2020-01-28 21:05 | 2020-01-28 21:29 | 24 | 2020-01-28 20:56 | 33 |  |  |  |  | Y |  |  |  | Y | [5 empty] | 235.62 | 0 | [20 empty] | 1.16 |  |  | 9.66 | 0 | A | [9 empty] | 1627 | 0 | 476 | 24 | 0 | 208 | 0 | 1104 | 0 | 0 | 0 | 0 | 0 | 10
2020-01-28 | C54158 | 3 | 고탄소 | SM50CM | 연주종료 | Si 탈산 | T | 36 | 1 | 53200 | 122.98 | D | D | D |  | 1 |  | 1 | 1530 | 1540 | 7500 |  |  | 7500 | 82.35 | 33 | 91080 | 1627 | 355 | Y | 71 | 54 | [17 empty] | 121.73 | 0 | A |  | 1610 | 2 | 0.46 | 1548 | 2 | 62 | 34 | 330 | 5:30 | 13 | 13 | 0 | 0 |  | 0 |  |  | AR | 2020-01-28 20:08 |  | 22 | 2020-01-28 19:47 | 43 | [14 empty] | 9.36 | 0 | [23 empty] | 1.16 | 0 | A |  |  | 16.566 | 19.988 | 48.126 | 0.375 | 2.905 | 2.407 | 1695.16 | 148 | 0 | 834 | 0 | 0 | 0 | 0 | 401 | 0 | 0 | 0 | 0 | 0 | 9 |  |  | 5 | 0.017
2020-01-28 | B56580 | 2 | 고탄소 | SM50CM | 연주종료 | Si 탈산 | T | 32 | 54 | 51200 | 149.1 | D | D |  | D | 1 |  | 1 | 1530 | 1556 | 8300 |  |  | 8300 | 91.13 | 33 | 91080 | 1626 |  | Y | 89 | 43 | B56578 5톤처리 |  | B56577 | 05 |  |  |  | 김익규 | 2 |  | Y |  |  | N |  | 107.6 | 13-1 | 211.6 | 0 | A |  | 1615 | 1 | 0.03 | 1559 | 0 | 73 | 33 | 196 | 3:16 | 13 | 16 | 0 | 0 |  | 0 | 0 |  | AR | 2020-01-28 20:53 |  | 43 | 2020-01-28 20:28 | 68 |  |  |  |  | Y | [8 empty] | 4.5 | 10.51 | 0 | [23 empty] | 0.09 | 0.09 | A | [9 empty] | 11 | 115 | 266 | 0 | 0 | 189 | 0 | 799 | 0 | 0 | 0 | 0 | 0 | 55 |  |  | 4 | 0.1147
2020-01-28 | A56652 | 1 | 중탄소 | 42CRMO4MS | 연주시작 | Al 탈산 | B | 30 | 18 | 53400 | 94.13 | D | D | D |  | 1 | 1 |  | 1530 | 1540 | 8100 |  |  | 8100 | 89.3 | 14 | 90710 | 1635 |  | Y | 54 | 40 | [6 empty] | T/D 교체 첫번째 Heat | [8 empty] | 96.85 | 12-7 | 302.5 | 0 | A |  | 1638 | 3 | 0.17 | 1590 | 1.3 | 97 | 41 | 254 | 4:14 | 25 | 25 | 9 | 0 |  | 0 |  |  | AR | 2020-01-28 20:03 | 2020-01-28 20:26 | 24 | 2020-01-28 20:01 | 26 |  |  |  |  | Y |  |  |  | Y | [5 empty] | 133.69 | 0 | [19 empty] | 1.82 |  |  |  | 0.13 | 0 | B | [9 empty] | 1613 | 0 | 678 | 8 | 0 | 0 | 0 | 604 | 0 | 198 | 51 | 0 | 0 | 40 |  |  |  |  | 1
2020-01-28 | C54159 | 3 | 고탄소 | SM50CM | 연주종료 | Si 탈산 | T | 22 | 50 | 50450 | 135.58 | D | D | B |  | 1 |  | 1 | 1530 | 1507 | 10900 |  |  | 10900 | 109.7 | 36 | 99360 | 1629 | 371 | N | 73 | 63 | [15 empty] | 105.4 | 12-10 | 203.02 | 0 | A |  | 1627 | 2 | 0.5 | 1562 | 1.35 | 76 | 28 | 381 | 6:21 | 13 | 13 | 0 | 0 |  | 0 | 10 |  | AR | 2020-01-28 22:08 |  | 33 | 2020-01-28 21:53 | 48 |  |  |  |  | Y | [5 empty] | N |  |  |  | 8.29 | 0 | [23 empty] | 2.68 | 0 | A |  |  | 16.053 | 20.887 | 45.791 | 0.596 | 2.852 | 2.192 | 1637.99 | 99 | 0 | 668 | 0 | 0 | 0 | 0 | 406 | 0 | 0 | 0 | 0 | 0 | 15 |  |  | 5
2020-01-28 | A56653 | 1 | 중탄소 | 42CRMO4MS |  | Al 탈산 | B | 21 | 27 | 52100 | 90.45 | D | D | D |  | 1 | 1 |  | 1530 | 1560 | 5600 |  |  | 5600 | 63.99 | 10 | 87520 | 1615 |  | Y | 42 | 29 | [7 empty] | 김덕진 | 2 | [6 empty] | 101.6 | 13-1 | 180.12 | 0 | A |  | 1603 | 3 | 0.17 | 1563 | 0.83 | 70 | 30 | 238 | 3:58 | 25 | 25 | 11 | 0 |  | 0 |  |  | AR | 2020-01-28 21:57 | 2020-01-28 22:36 | 39 | 2020-01-28 21:56 | 41 |  |  |  |  | Y |  |  |  | Y | [5 empty] | 234.76 | 0 | [23 empty] | 10.55 | 0 | A | [9 empty] | 1653 | 13 | 856 | 33 | 0 | 0 | 0 | 446 | 0 | 196 | 51 | 0 | 0 | 21
2020-01-28 | A56654 | 1 | 중탄소 | 42CRMO4MS |  | Al 탈산 | B | 38 | 3 | 54100 | 103.33 | D | B | B |  | 1 | 1 |  | 1530 | 1547 | 5800 |  |  | 5800 | 55.23 | 12 | 105024 | 1595 |  | Y | 50 | 33 | [7 empty] | 김덕진 | 2 |  |  | Y |  |  |  | 106.7 | 14-2 | 212.63 | 0 | A |  | 1592 | 3 | 0.17 | 1554 | 0.72 | 61 | 29 | 239 | 3:59 | 25 | 25 | 12 | 0 |  | 0 |  |  | AR | 2020-01-28 23:22 | 2020-01-28 23:44 | 22 | 2020-01-28 23:21 | 23 | [8 empty] | Y | [5 empty] | 242.11 | 0 | [23 empty] | 12.01 | 0 | A | [9 empty] | 1590 | 29 | 296 | 29 | 0 | 0 | 0 | 704 | 0 | 546 | 0 | 0 | 0 | 38
2020-01-28 | B56581 | 2 | 중탄소 | SM45CS |  | Al 탈산 | B | 1 | 52 | 52450 | 87.25 | D | B |  | B | 1 |  | 1 | 1540 | 1546 | 7900 |  |  | 7900 | 86.79 | 12 | 91028 | 1637 |  | Y | 47 | 42 | [7 empty] | 김익규 | 2 |  |  |  |  | Y |  | 102.85 | 12-7 | 280.46 | 0 | A |  | 1626 | 1 | 0.08 | 1573 | 1.42 | 80 | 37 | 200 | 3:20 | 15 | 16 | 0 | 0 |  | 0 | 0 |  | N2 | 2020-01-28 23:09 | 2020-01-28 23:34 | 26 | 2020-01-28 23:01 | 33 |  |  |  |  | Y |  | Y | Y | [5 empty] | 4 | 16.54 | 0 | 대기래들 온도상향이송함 | [22 empty] | 0.02 | 0.02 | A | [9 empty] | 0 | 0 | 20 | 0 | 0 | 105 | 0 | 1110 | 0 | 307 | 0 | 0 | 0 | 0 |  |  | 5
2020-01-28 | C54160 | 3 | 고탄소 | SM50CM | 연주종료 | Si 탈산 | T | 37 | 3 | 54850 | 106.2 | D | B | B |  | 1 |  | 1 | 1530 | 1521 | 8600 |  |  | 8600 | 86.55 | 36 | 99360 | 1627 |  | Y | 66 | 48 | [7 empty] | 박지웅 | 3 |  |  |  |  | Y |  | 101.05 | 13-6 | 274.42 | 0 | A |  | 1620 | 2 | 0.51 | 1568 | 2 | 82 | 41 | 386 | 6:26 | 13 | 13 | 0 | 0 |  | 0 | 10 |  | AR | 2020-01-28 23:40 |  | 12 | 2020-01-28 23:25 | 27 |  |  |  |  | Y | [5 empty] | N |  |  |  | 5.83 | 0 | [23 empty] | 2.68 | 0 | A | [9 empty] | 186 | 0 | 991 | 0 | 0 | 0 | 0 | 592 | 0 | 0 | 0 | 0 | 0 | 73 |  |  | 5 | 0.2612
2020-01-28 | B56582 | 2 | 중탄소 | SM45CS |  | Al 탈산 | B | 30 | 19 | 0 | 81.72 | B | B |  | B | 1 |  | 1 | 1540 | 1556 | 5200 |  |  | 5200 | 54.38 | 12 | 95631 | 1625 |  | Y | 40 | 29 | [7 empty] | 최남길 | 2 |  |  |  |  | Y |  | 155.1 |  | 222.7 | 0 | A |  | 1601 | 1 | 0.06 | 1562 | 1.15 | 69 | 27 | 199 | 3:19 | 15 | 16 | 0 | 0 |  | 0 | 0 |  | N2 | 2020-01-29 00:05 | 2020-01-29 00:34 | 29 | 2020-01-28 23:57 | 37 |  |  |  |  | Y |  | Y | Y | [5 empty] | 4 | 12.01 | 0 | [23 empty] | 0 | 0 | A | [9 empty] | 0 | 0 | 0 | 0 | 0 | 104 | 0 | 816 | 0 | 0 | 0 | 0 | 0 | 0
2020-01-28 | A56655 | 1 | 중탄소 | 42CRMO4MS |  | Al 탈산 | B | 36 | 2 | 54400 | 92.57 | B | B | B |  | 1 | 1 |  | 1530 | 1546 | 5400 |  |  | 5400 | 61.7 | 10 | 87520 | 1597 | 362 | Y | 44 | 31 | [7 empty] | 이호남 | 2 |  |  | Y |  |  |  | 105.6 | 14-1 | 216.48 | 0 | A |  | 1600 | 3 | 0.17 | 1554 | 0.96 | 61 | 26 | 234 | 3:54 | 25 | 25 | 13 | 0 |  | 0 |  |  | AR | 2020-01-29 00:23 | 2020-01-29 00:52 | 29 | 2020-01-29 00:22 | 30 |  |  |  |  | Y |  |  |  | Y | [5 empty] | 220.62 | 0 | [23 empty] | 13.12 | 0 | A | [9 empty] | 1492 | 12 | 777 | 30 | 0 | 0 | 0 | 465 | 0 | 402 | 0 | 0 | 0 | 48
2020-01-28 | C54161 | 3 | 고탄소 | SM50CM | TUNDISH교체전 | Si 탈산 | T | 16 | 42 | 51150 | 93.2 | B | B | B |  | 1 |  | 1 | 1530 | 1522 | 8390 |  |  | 8390 | 77.95 | 39 | 107640 | 1618 |  | Y | 58 | 43 |  |  | B56580 | 05 |  |  |  | 박재승 | 3 |  | Y |  |  | Y |  | 104.5 | 12-10 | 292.62 | 0 | A |  | 1617 | 2 | 0.51 | 1557 | 2.86 | 71 | 26 |  | : | 13 | 14 | 0 | 0 |  | 0 | 10 |  | AR | 2020-01-29 00:49 |  | 14 | 2020-01-29 00:35 | 28 |  |  |  |  | Y | [5 empty] | N |  |  |  | 5.74 | 0 | [23 empty] | 2.68 | 0 | A | [9 empty] | 126 | 0 | 908 | 0 | 0 | 0 | 0 | 1107 | 0 | 0 | 295 | 0 | 0 | 50 |  |  | 5
2020-01-28 | B56583 | 2 | 중탄소 | SM45CS |  | Al 탈산 | B | 29 | 61 | 50100 | 87.82 | B | B |  | B | 1 |  | 1 | 1540 | 1534 | 7300 |  |  | 7300 | 69.36 | 14 | 105255 | 1635 |  | Y | 46 | 35 |  |  | A56650 | 11 |  |  |  | 최남길 | 2 |  |  |  |  | Y |  | 108.7 | 12-10 | 163.36 | 0 | A |  | 1624 | 1 | 0.06 | 1574 | 1.43 | 81 | 29 | 184 | 3:04 | 15 | 16 | 0 | 0 |  | 0 | 0 |  | N2 | 2020-01-29 01:22 | 2020-01-29 01:36 | 14 | 2020-01-29 01:14 | 22 |  |  |  |  | Y |  | Y | Y | [5 empty] | 4 | 12.52 | 0 | [23 empty] | 0 | 0 | A | [9 empty] | 0 | 0 | 0 | 0 | 0 | 127 | 0 | 774 | 0 | 207 | 0 | 0 | 0 | 20
2020-01-28 | A56656 | 1 | 중탄소 | 42CRMO4MS |  | Al 탈산 | B | 11 | 51 | 49600 | 96.38 | B | B | B |  | 1 | 1 |  | 1530 | 1556 | 5400 |  |  | 5400 | 51.42 | 12 | 105024 | 1600 |  | Y | 43 | 29 | [7 empty] | 이호남 | 2 |  | Y |  |  |  |  | 106.05 | 12-10 | 293.89 | 0 | A |  | 1600 | 3 | 0.17 | 1550 | 0.96 | 57 | 25 | 244 | 4:04 | 25 | 25 | 14 | 0 |  | 0 |  |  | AR | 2020-01-29 01:36 | 2020-01-29 01:58 | 22 | 2020-01-29 01:34 | 24 |  |  |  |  | Y |  |  |  | Y | [5 empty] | 242.8 | 0 | [23 empty] | 14.44 | 0 | A | [9 empty] | 1496 | 0 | 772 | 31 | 0 | 0 | 0 | 521 | 0 | 455 | 0 | 0 | 0 | 25
2020-01-28 | B56584 | 2 | 중탄소 | SM45CS |  | Al 탈산 | B | 21 | 28 | 51650 | 80.6 | B | B |  | B | 1 |  | 1 | 1540 | 1526 | 6400 |  |  | 6400 | 68.1 | 13 | 93984 | 1624 |  | Y | 42 | 34 |  |  | B56581 | 05 |  |  |  | 최남길 | 2 |  |  |  |  | Y |  |  |  | 166.59 | 0 | A |  | 1604 | 1 | 0.06 | 1562 | 1.24 | 69 | 27 | 180 | 3:00 | 15 | 16 | 0 | 0 |  | 0 | 0 |  | N2 | 2020-01-29 02:17 | 2020-01-29 02:44 | 27 | 2020-01-29 02:12 | 33 |  |  |  |  | Y |  | Y | Y | [5 empty] | 3.8 | 13.56 | 0 | [23 empty] | 0 | 0 | A | [9 empty] | 0 | 0 | 11 | 0 | 0 | 134 | 0 | 905 | 0 | 208 | 0 | 0 | 0 | 21
2020-01-28 | A56657 | 1 | 중탄소 | 42CRMO4MS |  | Al 탈산 | B | 18 | 8 | 52500 | 85.58 | B | B | B |  | 1 | 1 |  | 1530 | 1509 | 6500 |  |  | 6500 | 61.89 | 12 | 105024 | 1585 |  | Y | 44 | 38 | [7 empty] | 이호남 | 2 |  | Y |  |  |  |  | 105 | 13-9 | 236.95 | 0 | A |  | 1585 | 3 | 0.17 | 1549 | 0.92 | 56 | 24 | 233 | 3:53 | 25 | 25 | 15 | 0 |  | 0 |  |  | AR | 2020-01-29 02:38 | 2020-01-29 03:02 | 25 | 2020-01-29 02:36 | 27 |  |  |  |  | Y |  |  |  | Y | [5 empty] | 166.77 | 0 | [23 empty] | 0 | 0 | A | [9 empty] | 1400 | 87 | 0 | 0 | 0 | 0 | 0 | 452 | 0 | 408 | 0 | 0 | 0 | 14
2020-01-28 | C54162 | 3 | 중탄소 | SCM435 | 연주시작 | Al 탈산 | T | 32 | 55 | 50250 | 113.67 | B | B | B |  | 1 |  | 1 | 1535 | 1555 | 9500 |  |  | 9500 | 86.46 | 40 | 109880 | 1644 |  | Y | 69 | 53 |  |  | C54160 | 05 |  |  |  | 박재승 | 3 |  | Y |  |  |  |  | 107.85 | 13-1 | 358.37 | 0 | A |  | 1644 | 2 | 0.5 | 1590 | 2.25 | 91 | 207 | 355 | 5:55 | 10 | 10 | 0 | 0 |  | 0 | 10 |  | N2 | 2020-01-29 03:07 |  | 41 | 2020-01-29 02:46 | 62 |  |  |  |  | Y | [5 empty] | N |  |  |  | 5.64 | 0 | [23 empty] | 2.68 | 0 | A | [9 empty] | 1481 | 0 | 815 | 0 | 0 | 0 | 0 | 795 | 0 | 300 | 301 | 0 | 0 | 30 |  |  |  |  | 1
2020-01-28 | B56585 | 2 | 중탄소 | SM45CS |  | Al 탈산 | B | 37 | 4 | 54150 | 79.07 | B | B |  | B | 1 |  | 1 | 1540 | 1546 | 6100 |  |  | 6100 | 69.96 | 11 | 87197 | 1625 |  | Y | 40 | 30 |  |  | B56582 | 05 |  |  |  | 최남길 | 2 |  |  |  |  | Y |  |  |  | 245.25 | 0 | A |  | 1617 | 1 | 0.05 | 1571 | 1.59 | 78 | 30 | 178 | 2:58 | 15 | 16 | 0 | 0 | 30 | 0 | 0 |  | N2 | 2020-01-29 03:31 | 2020-01-29 03:54 | 23 | 2020-01-29 03:22 | 32 |  |  |  |  | Y |  | Y | Y | [5 empty] | 3.5 | 10.35 | 0 | [23 empty] | 0 | 0 | A | [9 empty] | 0 | 0 | 0 | 0 | 0 | 131 | 0 | 1244 | 0 | 204 | 0 | 0 | 0 | 10
2020-01-28 | A56658 | 1 | 중탄소 | 42CRMO4MS |  | Al 탈산 | B | 38 | 4 | 54700 | 76.67 | B | B | B |  | 1 | 1 |  | 1530 | 1538 | 5700 |  |  | 5700 | 65.13 | 10 | 87520 | 1603 |  | Y | 42 | 32 | [7 empty] | 이호남 | 2 |  | Y |  |  |  |  | 100.15 | 13-5 | 183.25 | 0 | A |  | 1592 | 3 | 0.17 | 1560 | 0.97 | 67 | 25 | 231 | 3:51 | 25 | 25 | 16 | 0 |  | 0 |  |  | AR | 2020-01-29 03:33 | 2020-01-29 04:08 | 35 | 2020-01-29 03:31 | 37 |  |  |  |  | Y |  |  |  | Y | [5 empty] | 132.92 | 0 | [20 empty] | 1.21 |  |  | 0.01 | 0 | A | [9 empty] | 1584 | 0 | 822 | 0 | 0 | 0 | 0 | 692 | 0 | 604 | 0 | 0 | 0 | 21
2020-01-28 | C54163 | 3 | 중탄소 | SCM435 | 연주종료 | Al 탈산 | T | 22 | 51 | 50800 | 104.85 | B | B | B |  | 1 |  | 1 | 1535 | 1553 | 7400 |  |  | 7400 | 61.22 | 44 | 120868 | 1652 |  | N | 56 | 38 |  |  | C54161 | 05 |  |  |  | 박재승 | 3 |  | N | Y |  | Y |  | 96.9 | 12-1 | 258.03 | 0 | A |  | 1635 | 2 | 0.5 | 1574 | 2.44 | 75 | 207 | 326 | 5:26 | 10 | 10 | 0 | 0 |  | 0 | 15 |  | N2 | 2020-01-29 04:19 |  | 41 | 2020-01-29 03:55 | 65 |  |  |  |  | Y | [5 empty] | N |  |  |  | 5.67 | 0 | [23 empty] | 2.68 | 0 | A | [9 empty] | 1409 | 0 | 631 | 0 | 0 | 0 | 0 | 547 | 0 | 300 | 51 | 0 | 0 | 24
2020-01-28 | A56659 | 1 | 중탄소 | 42CRMO4MS |  | Al 탈산 | B | 36 | 3 | 54000 | 90.28 | B | B | B |  | 1 | 1 |  | 1530 | 1528 | 5000 |  |  | 5000 | 57.13 | 10 | 87520 | 1595 |  | Y | 41 | 25 | [7 empty] | 이호남 | 2 |  | Y |  |  |  |  | 96.35 | 12-10 | 230.67 | 0 | A |  | 1595 | 3 | 0.17 | 1553 | 0.89 | 60 | 25 | 241 | 4:01 | 25 | 25 | 17 | 0 |  | 0 |  |  | AR | 2020-01-29 04:49 | 2020-01-29 05:09 | 20 | 2020-01-29 04:47 | 22 | [14 empty] | 218.84 | 0 | [23 empty] | 1.39 | 0 | A | [9 empty] | 1434 | 0 | 517 | 23 | 0 | 0 | 0 | 299 | 0 | 295 | 0 | 0 | 0 | 29
2020-01-28 | B56586 | 2 | 중탄소 | SM45CB |  | Si 탈산 | B | 29 | 62 | 52850 | 94.5 | B | B |  | B | 1 |  | 1 | 1540 | 1526 | 7200 |  |  | 7200 | 81.3 | 16 | 88560 | 1627 |  | Y | 54 | 36 | 알곤 이상으로 29호 래들교체 하였음 A56662 에 잔강 4 톤 따라줌 |  | B56583 | 05 |  |  |  | 최남길 | 2 |  |  |  |  | Y |  | 92.65 | 11-4 | 1.81 | 34.97 | A |  | 1601 | 1 | 0.07 | 1551 | 1.39 | 58 | 20 | 224 | 3:44 | 14 | 16 | 0 | 0 | 80 | 0 | 0 |  | N2 | 2020-01-29 04:56 | 2020-01-29 05:11 | 15 | 2020-01-29 04:48 | 23 |  |  |  |  | Y |  | Y | Y | [5 empty] | 5 | 0 | 16.58 | [23 empty] | 0.04 | 0.04 | A | [9 empty] | 0 | 0 | 0 | 0 | 0 | 0 | 0 | 1155 | 0 | 0 | 0 | 0 | 0 | 76
2020-01-28 | C54164 | 3 | 중탄소 | SCM435HF | 연주종료 | Al 탈산 | T | 1 | 53 | 51450 | 98.2 | B | B | B |  | 1 |  | 1 | 1535 | 1547 | 7000 |  |  | 7000 | 101.93 | 25 | 68675 | 1644 |  | Y | 56 | 37 | [7 empty] | 박재승 | 3 |  |  |  |  | Y |  | 94.8 | 11-8 | 7.81 | 22.99 | A |  | 1622 | 2 | 0.47 | 1572 | 1.72 | 75 | 24 | 393 | 6:33 | 13 | 13 | 0 | 0 |  | 0 | 10 |  | N2 | 2020-01-29 05:17 |  | 46 | 2020-01-29 05:03 | 60 |  |  |  |  | Y | [5 empty] | N |  |  |  | 1.74 | 5.15 | [23 empty] | 2.68 | 0 | A | [9 empty] | 1501 | 0 | 281 | 0 | 0 | 0 | 0 | 500 | 0 | 298 | 33 | 0 | 0 | 30 |  |  | 5
2020-01-28 | A56660 | 1 | 중탄소 | 42CRMO4MS |  | Al 탈산 | B | 30 | 21 | 53400 | 88.47 | B | B | B |  | 1 | 1 |  | 1530 | 1522 | 7100 |  |  | 7100 | 81.12 | 10 | 87520 | 1577 |  | Y | 50 | 40 | [7 empty] | 이호남 | 2 |  | Y |  |  |  |  | 111.75 | 14-3 | 283.98 | 0 | A |  | 1577 | 3 | 0.18 | 1546 | 0.82 | 53 | 22 | 242 | 4:02 | 25 | 25 | 18 | 0 |  | 0 |  |  | AR | 2020-01-29 05:51 | 2020-01-29 06:10 | 19 | 2020-01-29 05:51 | 20 |  |  |  |  | Y |  |  |  | Y | [5 empty] | 156.18 | 0 | [23 empty] | 2.51 | 0 | A | [9 empty] | 1772 | 0 | 0 | 34 | 0 | 0 | 0 | 743 | 0 | 598 | 0 | 0 | 0 | 46
2020-01-28 | B56587 | 2 | 중탄소 | SM45CB | TUNDISH교체전 | Si 탈산 | B | 11 | 52 | 49450 | 98.02 | B | B |  | C | 1 |  | 1 | 1540 | 1547 | 6500 |  |  | 6500 | 69.9 | 16 | 92985 | 1625 |  | Y | 43 | 33 |  |  | B56584 | 05 |  |  |  | 최남길 | 2 |  |  |  |  | N |  | 106.85 | 13-1 | 0 | 260.47 | A |  | 1607 | 1 | 0.06 | 1561 | 1.05 | 68 | 29 | 228 | 3:48 | 14 | 15 | 0 | 0 |  | 0 | 0 |  | N2 | 2020-01-29 06:10 | 2020-01-29 06:16 | 6 | 2020-01-29 05:59 | 17 |  |  |  |  | Y |  | Y | Y | [6 empty] | 0 | 12.55 | [23 empty] | 0 | 0 | A | [9 empty] | 0 | 0 | 62 | 0 | 0 | 0 | 0 | 1596 | 0 | 459 | 0 | 0 | 0 | 15
2020-01-28 | C54165 | 3 | 중탄소 | SCM435HF | TUNDISH교체전 | Al 탈산 | T | 16 | 43 | 51900 | 100.32 | B | B | C |  | 1 |  | 1 | 1535 | 1523 | 8300 |  |  | 8300 | 97.47 | 31 | 85157 | 1625 |  | Y | 55 | 42 |  |  | C54162 | 05 |  |  |  | 박재승 | 3 |  |  | Y |  | Y |  | 96.45 | 12-2 | 0 | 217.21 | A |  | 1624 | 2 | 0.45 | 1571 | 1.56 | 74 | 25 | 412 | 6:52 | 13 | 13 | 0 | 0 |  | 0 | 12 |  | N2 | 2020-01-29 06:38 |  | 29 | 2020-01-29 06:26 | 41 |  |  |  |  | Y | [5 empty] | N |  |  |  | 1.93 | 4.47 | [23 empty] | 0 | 0 | B | [9 empty] | 1653 | 0 | 670 | 0 | 0 | 0 | 0 | 498 | 0 | 300 | 35 | 0 | 0 | 5 |  |  | 5
2020-01-28 | A56661 | 1 | 중탄소 | 42CRMO4MS |  | Al 탈산 | B | 18 | 9 | 53300 | 102.7 | B | C | C |  | 1 | 1 |  | 1530 | 1603 | 5800 |  |  | 5800 | 55.23 | 12 | 105024 | 1599 |  | Y | 56 | 35 | [7 empty] | 이호남 | 2 |  | N | Y |  |  |  | 107.3 | 14-1 | 300.28 | 0 | A |  | 1599 | 3 | 0.18 | 1558 | 1.11 | 65 | 29 | 233 | 3:53 | 25 | 25 | 19 | 0 |  | 0 |  |  | AR | 2020-01-29 07:05 | 2020-01-29 07:20 | 15 | 2020-01-29 06:55 | 25 |  |  |  |  | Y |  |  |  | Y | [5 empty] | 298.04 | 0 | [23 empty] | 8.23 | 0 | A | [9 empty] | 1593 | 0 | 825 | 0 | 0 | 0 | 0 | 1059 | 0 | 600 | 0 | 0 | 0 | 24
2020-01-28 | B56588 | 2 | 저탄소 | 20MNCRS5HM7 | TUNDISH교체 | Si 탈산 | B | 21 | 29 | 52150 | 122.72 | B | C |  | C | 1 |  | 1 | 1555 | 1545 | 10500 |  |  | 10500 | 112.25 | 12 | 93540 | 1686 | 350 | Y | 62 | 50 |  |  | B56585 | 05 |  |  |  | 최남길 | 2 |  |  | Y |  | Y |  | 101.65 | 12-10 | 6.13 | 324.41 | A |  | 1664 | 1 | 0.08 | 1590 | 1.49 | 83 | 0 | 257 | 4:17 | 18 | 19 | 0 | 0 |  | 0 | 0 |  | N2 | 2020-01-29 07:43 | 2020-01-29 08:00 | 16 | 2020-01-29 07:25 | 35 |  |  |  |  | Y |  | Y | Y | [5 empty] | 4 | 0 | 18.86 | [19 empty] | 1.93 |  |  |  | 0.1 | 0.1 | B | [9 empty] | 339 | 1459 | 112 | 1460 | 0 | 0 | 0 | 1194 | 0 | 205 | 0 | 0 | 0 | 10 |  |  | 9 |  | 1
2020-01-29 | A56662 | 1 | 중탄소 | 42CRMO4MS |  | Al 탈산 | B | 38 | 5 | 54300 | 89.47 | C | C | C |  | 1 | 1 |  | 1530 | 1530 | 6300 |  |  | 6300 | 71.98 | 10 | 87520 | 1593 |  | Y | 50 | 35 | B56586잔강받음 | [6 empty] | 박안희 | 2 |  | Y |  |  |  |  | 98.45 | 13-2 | 387.06 | 0 | A |  | 1593 | 3 | 0.19 | 1556 | 0.95 | 63 | 28 | 233 | 3:53 | 25 | 25 | 20 | 0 |  | 0 |  |  | AR | 2020-01-29 08:02 | 2020-01-29 08:29 | 27 | 2020-01-29 08:01 | 27 |  |  |  |  | Y |  |  |  | Y | [5 empty] | 331.43 | 0 | [25 empty] | A | [9 empty] | 1267 | 208 | 242 | 0 | 0 | 0 | 0 | 514 | 0 | 550 | 0 | 0 | 0 | 26
2020-01-29 | B56589 | 2 | 저탄소 | 20MNCRS5HM7 |  | Si 탈산 | B | 37 | 5 | 54850 | 120.93 | C | C |  | C | 1 |  | 1 | 1555 | 1564 | 9900 |  |  | 9900 | 105.84 | 12 | 93540 | 1664 |  | Y | 57 | 47 | [7 empty] | 고승만 | 2 |  |  |  |  | Y |  | 101.15 | 13-5 | 2.7 | 391.16 | A |  | 1661 | 1 | 0.03 | 1578 | 1.6 | 71 | 34 | 311 | 5:11 | 18 | 19 | 0 | 0 |  | 0 | 0 |  | N2 | 2020-01-29 09:01 | 2020-01-29 09:04 | 3 | 2020-01-29 08:40 | 24 |  |  |  |  | Y |  | Y | Y | [5 empty] | 3.8 | 0 | 15.25 | [23 empty] | 0.21 | 0.21 | B | [9 empty] | 1223 | 603 | 141 | 940 | 0 | 0 | 0 | 1039 | 0 | 362 | 0 | 0 | 0 | 10 |  |  | 7
2020-01-29 | C54166 | 3 | 저탄소 | 16MNCRS5H2 | 연주시작 | Si 탈산 | T | 22 | 52 | 51400 | 139.55 | C | C | C |  | 1 |  | 1 | 1550 | 1533 | 12100 |  |  | 12100 | 120.13 | 36 | 100728 | 1678 |  | Y | 75 | 69 | [8 empty] | 3 |  |  |  |  | Y |  | 101.05 | 12-5 | 0 | 622.51 | A |  | 1670 | 2 | 0.48 | 1599 | 1.87 | 90 | 29 | 482 | 8:02 | 13 | 13 | 0 | 0 |  | 0 | 27 |  | AR | 2020-01-29 09:24 |  | 17 | 2020-01-29 08:57 | 44 |  |  |  |  | Y | [5 empty] | N |  |  |  | 6.86 | 0 | [23 empty] | 0 | 0 | B | [9 empty] | 801 | 884 | 76 | 1623 | 0 | 0 | 0 | 903 | 0 | 0 | 0 | 0 | 0 | 6 |  |  | 9 |  | 1
2020-01-29 | A56663 | 1 | 중탄소 | 42CRMO4MS |  | Al 탈산 | B | 36 | 4 | 54000 | 94.55 | C | C | C |  | 1 | 1 |  | 1530 | 1521 | 7300 |  |  | 7300 | 69.51 | 12 | 105024 | 1592 | 352 | Y | 54 | 40 | [7 empty] | 박안희 | 2 |  |  | Y |  |  |  | 115.35 | 15-1 | 325.43 | 0 | A |  | 1592 | 3 | 0.18 | 1549 | 1.08 | 56 | 21 | 236 | 3:56 | 25 | 25 | 21 | 0 |  | 0 |  |  | AR | 2020-01-29 09:07 | 2020-01-29 09:30 | 23 | 2020-01-29 09:06 | 24 |  |  |  |  | Y |  |  |  | Y | [5 empty] | 296.04 | 0 | [23 empty] | 110.63 | 0 | A | [9 empty] | 1698 | 44 | 866 | 37 | 0 | 0 | 0 | 1035 | 0 | 704 | 0 | 0 | 0 | 100
2020-01-29 | B56590 | 2 | 저탄소 | 20MNCRS5HM7 |  | Si 탈산 | B | 29 | 63 | 52600 | 106.67 | C | C |  | C | 1 |  | 1 | 1555 | 1574 | 9400 |  |  | 9400 | 92.76 | 13 | 101335 | 1666 |  | Y | 57 | 48 | [7 empty] | 고승만 | 2 |  |  |  |  | Y |  | 106.8 | 12-8 | 1.06 | 236.29 | A |  | 1648 | 1 | 0.04 | 1581 | 1.91 | 74 | 26 | 267 | 4:27 | 18 | 18 | 0 | 0 | 60 | 0 | 0 |  | N2 | 2020-01-29 10:01 | 2020-01-29 10:12 | 11 | 2020-01-29 09:50 | 22 |  |  |  |  | Y |  | Y | Y | [5 empty] | 4 | 0 | 11.68 | [23 empty] | 0.16 | 0.16 | A | [9 empty] | 800 | 886 | 26 | 914 | 0 | 0 | 0 | 1447 | 0 | 202 | 0 | 0 | 0 | 98 |  |  | 5
2020-01-29 | C54167 | 3 | 저탄소 | 16MNCRS5H2 | 연주종료 | Si 탈산 | T | 1 | 54 | 51350 | 108.53 | C | C | C |  | 1 |  | 1 | 1550 | 1599 | 8390 |  |  | 8390 | 88.19 | 34 | 95132 | 1660 |  | Y | 54 | 51 | [8 empty] | 3 |  |  |  |  | Y |  | 101.6 | 12-5 | 0 | 200.8 | A |  | 1649 | 2 | 0.48 | 1586 | 1.7 | 77 | 28 | 422 | 7:02 | 13 | 13 | 0 | 0 |  | 0 | 18 |  | AR | 2020-01-29 10:26 |  | 28 | 2020-01-29 10:08 | 46 |  |  |  |  | Y | [5 empty] | N |  |  |  | 7.45 | 0 | [23 empty] | 0 | 0 | A | [9 empty] | 1203 | 610 | 71 | 1224 | 0 | 0 | 0 | 1007 | 0 | 0 | 0 | 0 | 0 | 5 |  |  | 5
2020-01-29 | A56664 | 1 | 중탄소 | 42CRMO4MS |  | Al 탈산 | B | 30 | 22 | 53200 | 78.17 | C | C | C |  | 1 | 1 |  | 1530 | 1555 | 5500 |  |  | 5500 | 52.37 | 12 | 105024 | 1593 |  | Y | 42 | 30 | [7 empty] | 박안희 | 2 |  | Y |  |  |  |  | 102.2 | 13-2 | 271.66 | 0 | A |  | 1593 | 3 | 0.18 | 1547 | 1.31 | 54 | 17 | 243 | 4:03 | 25 | 25 | 22 | 0 |  | 0 |  |  | AR | 2020-01-29 10:16 | 2020-01-29 10:41 | 25 | 2020-01-29 10:14 | 27 |  |  |  |  | Y |  |  |  | Y | [5 empty] | 311.37 | 0 | [20 empty] | 1.47 |  |  | 0.01 | 0 | A | [9 empty] | 1629 | 22 | 865 | 14 | 0 | 0 | 0 | 594 | 0 | 549 | 0 | 0 | 0 | 27
2020-01-29 | B56591 | 2 | 저탄소 | 20MNCRS5HM7 |  | Si 탈산 | B | 11 | 53 | 49350 | 103.33 | C | C |  | C | 1 |  | 2 | 1555 | 1587 | 8600 |  |  | 8600 | 84.87 | 13 | 101335 | 1646 |  | Y | 53 | 45 | [7 empty] | 고승만 | 2 |  |  |  |  | Y |  | 113.25 | 13-7 | 3.94 | 147.62 | A |  | 1644 | 1 | 0.06 | 1579 | 1.83 | 72 | 31 | 236 | 3:56 | 18 | 18 | 0 | 0 |  | 0 | 0 |  | N2 | 2020-01-29 11:12 | 2020-01-29 11:24 | 11 | 2020-01-29 10:57 | 26 |  |  |  |  | Y |  | Y | Y | [5 empty] | 4 | 0 | 11.18 | [23 empty] | 0.17 | 0.17 | B | [9 empty] | 854 | 903 | 150 | 1050 | 0 | 0 | 0 | 1044 | 0 | 204 | 0 | 0 | 0 | 14 |  |  | 5
2020-01-29 | C54168 | 3 | 저탄소 | 16MNCRS5H2 | 연주종료 | Si 탈산 | T | 16 | 44 | 51400 | 117.27 | C | C | C |  | 1 |  | 1 | 1550 | 1558 | 8700 |  |  | 8700 | 94.22 | 33 | 92334 | 1651 |  | Y | 50 | 47 | [8 empty] | 3 |  |  |  |  | Y |  | 96.2 | 12-1 | 0 | 105.27 | A |  | 1642 | 2 | 0.48 | 1575 | 1.63 | 66 | 25 | 422 | 7:02 | 13 | 13 | 0 | 0 |  | 0 | 27 |  | AR | 2020-01-29 12:01 |  | 2 | 2020-01-29 11:34 | 28 |  |  |  |  | Y | [5 empty] | N |  |  |  | 3.65 | 0 | [23 empty] | 0 | 0 | B | [9 empty] | 711 | 920 | 0 | 1101 | 0 | 0 | 0 | 1510 | 0 | 0 | 0 | 0 | 0 | 11 |  |  | 7
2020-01-29 | A56665 | 1 | 중탄소 | 42CRMO4MS | TUNDISH교체전 | Al 탈산 | B | 18 | 10 | 52900 | 79.25 | C | C | C |  | 1 | 1 |  | 1530 | 1543 | 6000 |  |  | 6000 | 73.6 | 10 | 81521 | 1593 |  | Y | 42 | 33 | [7 empty] | 박안희 | 2 |  | Y |  |  |  |  | 105.75 | 13-9 | 265.01 | 0.08 | A |  | 1593 | 3 | 0.18 | 1557 | 0.97 | 64 | 28 | 235 | 3:55 | 25 | 25 | 23 | 0 |  | 0 |  |  | AR | 2020-01-29 11:24 | 2020-01-29 11:42 | 18 | 2020-01-29 11:24 | 19 |  |  |  |  | Y |  |  |  | Y | [5 empty] | 153.96 | 0 | [23 empty] | 2.62 | 0 | A | [9 empty] | 1716 | 0 | 867 | 14 | 0 | 0 | 0 | 597 | 0 | 550 | 0 | 0 | 0 | 30
2020-01-29 | B56592 | 2 | 저탄소 | 20MNCRS5HM7 |  | Si 탈산 | B | 21 | 30 | 50650 | 110.8 | C | C |  | C | 1 |  | 1 | 1555 | 1546 | 9100 |  |  | 9100 | 92.09 | 17 | 98821 | 1656 |  | Y | 57 | 49 | [7 empty] | 고승만 | 2 |  |  | N |  | Y |  | 101.45 | 12-10 | 0.28 | 164.11 | A |  | 1645 | 1 | 0.05 | 1580 | 1.57 | 73 | 33 | 187 | 3:07 | 18 | 19 | 0 | 0 |  | 0 | 0 |  | N2 | 2020-01-29 12:25 | 2020-01-29 12:38 | 14 | 2020-01-29 12:06 | 33 |  |  |  |  | Y |  | Y | Y | [6 empty] | 0 | 10.28 | [23 empty] | 0.23 | 0.23 | B | [9 empty] | 0 | 1520 | 0 | 1352 | 0 | 0 | 0 | 1347 | 0 | 316 | 0 | 0 | 0 | 0 |  |  | 5
2020-01-29 | C54169 | 3 | 저탄소 | 16MNCRS5H2 | TUNDISH교체전 | Si 탈산 | T | 32 | 56 | 49600 | 92.42 | C | C | C |  | 1 |  | 1 | 1550 | 1564 | 8700 |  |  | 8700 | 88.84 | 35 | 97930 | 1652 | 370 | Y | 50 | 43 | [8 empty] | 3 | [6 empty] | 99.6 | 12-2 | 0 | 231.19 | A |  | 1650 | 2 | 0.48 | 1584 | 2.13 | 75 | 24 | 375 | 6:15 | 13 | 13 | 0 | 0 |  | 0 | 12 |  | AR | 2020-01-29 12:49 |  | 22 | 2020-01-29 12:37 | 34 |  |  |  |  | Y | [5 empty] | N |  |  |  | 3.77 | 0 | [23 empty] | 0 | 0 | B | [9 empty] | 533 | 1136 | 83 | 1632 | 0 | 0 | 0 | 396 | 0 | 0 | 0 | 0 | 0 | 8 |  |  | 7
2020-01-29 | A56666 | 1 | 고탄소 | AE1055LS | TUNDISH교체 | Al 탈산 | B | 38 | 6 | 54300 | 87.22 | C | C | C |  | 1 | 1 |  | 1520 | 1526 | 6300 |  |  | 6300 | 74.46 | 10 | 84610 | 1619 |  | Y | 43 | 39 | [7 empty] | 박안희 | 2 |  | Y |  |  | N |  | 103.95 | 13-8 | 0 | 243.06 | A |  | 1619 | 3 | 0.2 | 1556 | 1.54 | 72 | 25 | 1802 | 30:02 | 25 | 25 | 24 | 0 |  | 0 |  |  | N2 | 2020-01-29 12:52 | 2020-01-29 13:12 | 20 | 2020-01-29 12:48 | 23 | [8 empty] | Y | [5 empty] | 0 | 769.1 | [19 empty] | 1.64 |  |  |  | 0.01 | 0 | A | [9 empty] | 0 | 0 | 885 | 0 | 0 | 0 | 0 | 298 | 0 | 518 | 0 | 0 | 0 | 66 |  |  |  |  | 1
2020-01-29 | B56593 | 2 | 저탄소 | 20MNCRS5HM7 |  | Si 탈산 | B | 37 | 6 | 54150 | 111.45 | C | C |  | C | 1 |  | 1 | 1555 | 1604 | 7500 |  |  | 7500 | 80.18 | 12 | 93540 | 1655 |  | Y | 49 | 39 |  |  | A56664 | 06 |  |  |  | 고승만 | 2 |  |  | Y |  | Y |  | 101.45 | 13-6 | 0.21 | 195.27 | A |  | 1649 | 1 | 0.06 | 1576 | 1.44 | 69 | 30 | 265 | 4:25 | 18 | 18 | 0 | 0 |  | 0 | 0 |  | N2 | 2020-01-29 13:35 | 2020-01-29 13:46 | 11 | 2020-01-29 13:14 | 33 |  |  |  |  | Y |  | Y | Y | [6 empty] | 0 | 13.27 | [23 empty] | 0.15 | 0.15 | B | [9 empty] | 566 | 1035 | 0 | 795 | 0 | 0 | 0 | 547 | 0 | 205 | 0 | 0 | 0 | 11 |  |  | 5
2020-01-29 | A56667 | 1 | 고탄소 | AE1055LS |  | Al 탈산 | B | 36 | 5 | 54500 | 91.43 | C | C | C |  | 1 | 1 |  | 1520 | 1576 | 6100 |  |  | 6100 | 60.08 | 12 | 101532 | 1593 |  | Y | 45 | 40 | [7 empty] | 박안희 | 2 | [6 empty] | 112.3 | 14-8 | 0 | 233.65 | A |  | 1595 | 3 | 0.2 | 1550 | 0.98 | 66 | 33 | 238 | 3:58 | 25 | 25 | 25 | 0 |  | 0 |  |  | N2 | 2020-01-29 13:57 | 2020-01-29 14:14 | 17 | 2020-01-29 13:56 | 18 |  |  |  |  | Y |  |  |  | Y | [5 empty] | 0 | 244.27 | [23 empty] | 21.93 | 0 | A | [9 empty] | 0 | 0 | 920 | 12 | 0 | 0 | 0 | 1245 | 0 | 869 | 0 | 0 | 0 | 73
2020-01-29 | B56594 | 2 | 저탄소 | 20MNCRS5HM7 |  | Si 탈산 | B | 29 | 64 | 50550 | 115.68 | C | C |  | D | 1 |  | 1 | 1555 | 1557 | 9400 |  |  | 9400 | 109.63 | 11 | 85745 | 1656 |  | Y | 55 | 45 | [7 empty] | 고승만 | 2 |  |  | Y |  | Y |  | 98.65 | 11-10 | 0 | 429.87 | A |  | 1650 | 1 | 0.07 | 1571 | 1.76 | 64 | 29 | 258 | 4:18 | 18 | 21 | 0 | 0 |  | 0 | 0 |  | N2 | 2020-01-29 14:45 | 2020-01-29 14:56 | 11 | 2020-01-29 14:21 | 35 |  |  |  |  | Y |  | Y | Y | [5 empty] | 4 | 0 | 20.86 | [23 empty] | 0.46 | 0.46 | A | [9 empty] | 1059 | 745 | 163 | 1208 | 0 | 0 | 0 | 550 | 0 | 203 | 0 | 0 | 0 | 13 |  |  | 5
2020-01-29 | C54170 | 3 | 고탄소 | AE1055LS |  | Al 탈산 | B | 22 | 53 | 50050 | 92.98 | C | D | D |  | 1 | 1 |  | 1530 | 1546 | 6200 |  |  | 6200 | 61.06 | 12 | 101532 | 1612 |  | Y | 45 | 39 | [8 empty] | 3 | [6 empty] | 99.85 | 12-3 | 202.06 | 0 | A |  | 1612 | 3 | 0.17 | 1546 | 1.35 | 62 | 29 | 238 | 3:58 | 25 | 25 | 26 | 0 |  | 0 |  |  | N2 | 2020-01-29 14:50 | 2020-01-29 15:22 | 32 | 2020-01-29 14:50 | 32 |  |  |  |  | Y |  |  |  | Y | [5 empty] | 0 | 324.82 | [23 empty] | 21.93 | 5.43 | A | [9 empty] | 0 | 0 | 836 | 28 | 0 | 0 | 0 | 1412 | 0 | 302 | 0 | 0 | 0 | 37
2020-01-29 | A56668 | 1 | 고탄소 | AE1055LS |  | Al 탈산 | B | 30 | 23 | 52000 | 117.1 | C | D | D |  | 1 | 1 |  | 1520 | 1642 | 4000 |  |  | 4000 | 39.4 | 12 | 101532 | 1596 |  | Y | 59 | 45 | [7 empty] | 박안희 | 2 |  |  | Y |  |  |  | 110.4 | 14-1 | 19.17 | 185.59 | A |  | 1596 | 3 | 0.16 | 1550 | 0.81 | 66 | 25 | 261 | 4:21 | 25 | 27 | 27 | 0 |  | 0 |  |  | N2 | 2020-01-29 15:50 | 2020-01-29 16:21 | 31 | 2020-01-29 15:50 | 31 |  |  |  |  | Y |  |  |  | Y | [5 empty] | 0 | 292.21 | [23 empty] | 21.93 | 10.81 | A | [9 empty] | 0 | 0 | 677 | 12 | 0 | 0 | 0 | 851 | 0 | 650 | 0 | 0 | 0 | 93 |  |  | 5
2020-01-29 | B56595 | 2 | 저탄소 | 20MNCRS5HM7 | TUNDISH교체전 | Si 탈산 | B | 15 | 55 | 50150 | 110.27 | C | D |  | D | 1 |  | 1 | 1555 | 1556 | 8000 |  |  | 8000 | 74.52 | 14 | 107351 | 1667 |  | Y | 51 | 40 | [7 empty] | 고승만 | 2 |  |  | N |  | Y |  | 94.05 | 11-7 | 0 | 351.61 | A |  | 1653 | 1 | 0.44 | 1569 | 0 | 62 | 29 | 306 | 5:06 | 18 | 19 | 0 | 0 |  | 0 | 0 |  | N2 | 2020-01-29 15:47 | 2020-01-29 15:53 | 6 | 2020-01-29 15:29 | 24 |  |  |  |  | Y |  | Y | Y | [5 empty] | 4.5 | 0 | 31.66 | [23 empty] | 0.35 | 0.35 | A | [9 empty] | 417 | 1097 | 0 | 1354 | 0 | 0 | 0 | 749 | 0 | 207 | 0 | 0 | 0 | 0 |  |  | 5
2020-01-29 | C54171 | 3 | 저탄소 | SM20CB2 | 연주시작 | Al 탈산 | T | 1 | 55 | 50650 | 94.62 | D | D | D |  | 1 |  | 1 | 1550 | 1529 | 8200 |  |  | 8200 | 90.46 | 33 | 90651 | 1656 |  | Y | 58 | 46 | [15 empty] | 94.8 | 11-8 | 189.41 | 0 | A |  | 1654 | 2 | 0.46 | 1602 | 2.08 | 87 | 32 | 366 | 6:06 | 7 | 9 | 0 | 0 |  | 0 | 10 |  | N2 | 2020-01-29 16:03 |  | 19 | 2020-01-29 15:51 | 31 |  |  |  |  | Y | [5 empty] | N |  |  |  | 4.92 | 0 | [23 empty] | 0.36 | 0 | A | [9 empty] | 0 | 0 | 0 | 41 | 0 | 0 | 0 | 837 | 0 | 200 | 0 | 0 | 0 | 0 |  |  | 12 |  | 1
2020-01-29 | B56596 | 2 | 중탄소 | SCM440 | TUNDISH교체 | Al 탈산 | B | 21 | 31 | 50100 | 98.72 | D | D |  | D | 1 |  | 1 | 1540 | 1585 | 7500 |  |  | 7500 | 74.45 | 12 | 100745 | 1666 |  | Y | 47 | 41 |  |  | B56593 | 05 |  |  |  | 김익규 | 2 |  |  | Y |  | Y |  | 106 | 13-4 | 0 | 204.45 | A |  | 1652 | 1 | 0.38 | 1593 | 1.32 | 97 | 37 | 295 | 4:55 | 15 | 21 | 0 | 0 |  | 0 | 0 |  | N2 | 2020-01-29 16:41 | 2020-01-29 17:10 | 29 | 2020-01-29 16:27 | 43 |  |  |  |  | Y |  | Y | Y | [5 empty] | 3.5 | 0 | 23.63 | [19 empty] | 2.55 | 1.49 |  |  | 0.52 | 0.52 | A | [9 empty] | 1199 | 0 | 42 | 0 | 0 | 160 | 0 | 806 | 0 | 0 | 0 | 0 | 0 | 5 |  |  | 7 |  | 1
2020-01-29 | A56669 | 1 | 고탄소 | AE1055LS |  | Al 탈산 | B | 18 | 11 | 53900 | 101.25 | D | D | D |  | 1 | 1 |  | 1520 | 1515 | 5200 |  |  | 5200 | 61.46 | 10 | 84610 | 1612 |  | Y | 59 | 28 | [7 empty] | 차승주 | 2 |  |  | Y |  |  |  | 99.25 | 13-2 | 21.84 | 245.83 | A |  | 1612 | 3 | 0.16 | 1561 | 1.28 | 77 | 34 | 250 | 4:10 | 25 | 25 | 28 | 0 |  | 0 |  |  | N2 | 2020-01-29 16:57 | 2020-01-29 17:37 | 40 | 2020-01-29 16:54 | 43 |  |  |  |  | Y |  |  |  | Y | [5 empty] | 0 | 190.01 | [23 empty] | 21.93 | 12.05 | A | [9 empty] | 0 | 0 | 637 | 9 | 0 | 0 | 0 | 447 | 0 | 198 | 0 | 0 | 0 | 55
2020-01-29 | C54172 | 3 | 저탄소 | SM20CB | TUNDISH교체전 | Si 탈산 | T | 16 | 45 | 50350 | 84.45 | D | D | D |  | 1 |  | 1 | 1550 | 1523 | 6900 |  |  | 6900 | 71.77 | 35 | 96145 | 1709 |  | Y | 56 | 38 | [15 empty] | 98.95 | 12-4 | 240.7 | 0 | A |  | 1628 | 2 | 0.47 | 1594 | 2 | 80 | 30 | 312 | 5:12 | 7 | 7 | 0 | 0 |  | 0 | 10 |  | N2 | 2020-01-29 17:01 |  | 24 | 2020-01-29 16:49 | 36 |  |  |  |  | Y | [5 empty] | N |  |  |  | 2.65 | 0 | [23 empty] | 0.52 | 0 | A | [9 empty] | 0 | 0 | 46 | 0 | 0 | 0 | 0 | 1011 | 0 | 299 | 0 | 0 | 0 | 14 |  |  | 5
2020-01-29 | B56597 | 2 | 중탄소 | SCM440 |  | Al 탈산 | B | 37 | 7 | 53850 | 120.3 | D | D |  | D | 1 |  | 1 | 1540 | 1546 | 7100 |  |  | 7100 | 68.41 | 14 | 103781 | 1645 |  | Y | 44 | 36 |  |  | B56594 | 05 |  |  |  | 김익규 | 2 |  |  | Y |  | Y |  | 103.45 | 13-8 | 0 | 254.79 | A |  | 1626 | 1 | 0.09 | 1558 | 1.07 | 62 | 31 | 694 | 11:34 | 15 | 16 | 0 | 0 |  | 0 | 0 |  | N2 | 2020-01-29 18:06 | 2020-01-29 18:18 | 11 | 2020-01-29 17:33 | 45 |  |  |  |  | N |  | Y | Y | [5 empty] | 3 | 0 | 21.29 | [20 empty] | 0.89 |  |  | 0.67 | 0.67 | A | [9 empty] | 1286 | 0 | 32 | 0 | 0 | 203 | 0 | 786 | 0 | 0 | 0 | 0 | 0 | 23 |  |  | 5
2020-01-29 | C54173 | 3 | 고탄소 | AE1055LS |  | Al 탈산 | B | 32 | 57 | 48750 | 93.02 | D | D | D |  | 1 | 1 |  | 1530 | 1556 | 5800 |  |  | 5800 | 57.12 | 12 | 101532 | 1599 |  | Y | 44 | 41 | [15 empty] | 106.05 | 12-9 | 116.19 | 10.46 | A |  | 1599 | 3 | 0.17 | 1550 | 1.02 | 66 | 32 | 235 | 3:55 | 25 | 25 | 29 | 0 |  | 0 |  |  | N2 | 2020-01-29 18:26 | 2020-01-29 18:36 | 10 | 2020-01-29 18:24 | 12 |  |  |  |  | Y |  |  |  | Y | [5 empty] | 0 | 263.1 | [23 empty] | 26.18 | 13.09 | B | [9 empty] | 0 | 0 | 773 | 40 | 0 | 0 | 0 | 963 | 0 | 300 | 0 | 0 | 0 | 73
2020-01-29 | B56598 | 2 | 중탄소 | SCM440 |  | Al 탈산 | B | 29 | 65 | 50150 | 106.7 | D | D |  | D | 1 |  | 1 | 1540 | 1557 | 7300 |  |  | 7300 | 75.57 | 12 | 96594 | 1624 | 350 | Y | 51 | 38 |  |  | B56595 | 05 |  |  |  | 김익규 | 2 |  |  | Y |  | Y |  | 105.35 | 12-6 | 0 | 250.6 | A |  | 1612 | 1 | 0.03 | 1548 | 0 | 52 | 17 | 230 | 3:50 | 15 | 20 | 0 | 0 |  | 0 | 0 |  | N2 | 2020-01-29 18:51 | 2020-01-29 19:25 | 34 | 2020-01-29 18:40 | 45 |  |  |  |  | N |  | Y | Y | [5 empty] | 4 | 0 | 26.07 | [20 empty] | 1.03 |  |  | 0.16 | 0.16 | A | [9 empty] | 1185 | 0 | 15 | 0 | 0 | 167 | 0 | 985 | 0 | 0 | 0 | 0 | 0 | 19
2020-01-29 | C54174 | 3 | 고탄소 | AE1055LS |  | Al 탈산 | B | 22 | 54 | 50600 | 84.22 | D | D | D |  | 1 | 1 |  | 1530 | 1550 | 5500 |  |  | 5500 | 54.17 | 12 | 101532 | 1609 |  | Y | 42 | 33 | [15 empty] | 100.4 | 12-4 | 49.92 | 60.18 | A |  | 1609 | 3 | 0.17 | 1556 | 1.23 | 72 | 37 | 243 | 4:03 | 25 | 25 | 30 | 0 |  | 0 |  |  | N2 | 2020-01-29 19:22 | 2020-01-29 19:41 | 18 | 2020-01-29 19:22 | 18 |  |  |  |  | Y |  |  |  | Y | [5 empty] | 0 | 291.2 | [23 empty] | 35.97 | 13.09 | A | [9 empty] | 0 | 0 | 843 | 22 | 0 | 0 | 0 | 841 | 0 | 0 | 0 | 0 | 0 | 30
2020-01-29 | A56670 | 1 | 고탄소 | AE1055LS |  | Al 탈산 | B | 38 | 7 | 53700 | 122 | D | D | D |  | 1 | 1 |  | 1520 | 1527 | 6400 |  |  | 6400 | 75.64 | 10 | 84610 | 1617 |  | Y | 83 | 34 | [7 empty] | 김덕진 | 2 |  | Y | Y |  |  |  | 97.35 | 13-1 | 112.64 | 82.06 | A |  | 1617 | 3 | 0.17 | 1545 | 1.85 | 61 | 26 | 223 | 3:43 | 25 | 25 | 31 | 0 |  | 0 |  |  | N2 | 2020-01-29 20:08 | 2020-01-29 20:38 | 30 | 2020-01-29 20:08 | 30 |  |  |  |  | Y |  |  |  | Y | [5 empty] | 0 | 288.17 | [23 empty] | 36.84 | 13.09 | A | [9 empty] | 58 | 0 | 770 | 0 | 0 | 0 | 0 | 296 | 0 | 196 | 0 | 0 | 0 | 33
2020-01-29 | B56599 | 2 | 중탄소 | SCM440 |  | Al 탈산 | B | 15 | 56 | 0 | 106.7 | D | D |  | D | 1 |  | 1 | 1540 | 1554 | 7700 |  |  | 7700 | 80.07 | 12 | 96166 | 1584 |  | Y | 53 | 39 | [7 empty] | 김익규 | 2 |  |  |  |  | Y |  | 149.6 |  | 0 | 265.21 | A |  | 1621 | 1 | 0.09 | 1552 | 0 | 56 | 20 | 291 | 4:51 | 15 | 19 | 0 | 0 |  | 0 | 0 |  | N2 | 2020-01-29 20:01 | 2020-01-29 20:33 | 32 | 2020-01-29 19:44 | 49 |  |  |  |  | N |  | Y | Y | [5 empty] | 4.5 | 0 | 27.65 | [20 empty] | 0.73 |  |  | 0.08 | 0.08 | A | [9 empty] | 1377 | 0 | 32 | 0 | 0 | 214 | 0 | 851 | 0 | 0 | 0 | 0 | 0 | 16
2020-01-29 | C54175 | 3 | 중탄소 | STD61 |  | Al 탈산 | I | 1 | 56 | 50600 | 118.98 | D | D | D |  | 1 |  | 1 | 1560 | 1540 | 10400 |  |  | 10400 | 123.81 | 21 | 84000 | 1637 |  | INGOT | 73 | 55 | [15 empty] | 87.2 | 10-10 | 251.1 | 0 | A |  | 1627 | 2 | 0.46 | 1556 | 2.29 | 72 |  | 544 | 9:04 | 20 | 20 | 0 | 0 |  | 0 | 10 |  | AR | 2020-01-29 21:01 |  | 46 | 2020-01-29 20:45 | [5 empty] | Y | [5 empty] | N |  |  |  | 7.79 | 0 | [18 empty] | 1.2 |  |  |  |  | 0.7 | 0 | A | [9 empty] | 2533 | 6055 | 6 | 218 | 0 | 0 | 0 | 1039 | 0 | 200 | 0 | 0 | 0 | 0
2020-01-29 | B56600 | 2 | 중탄소 | SCM440 |  | Al 탈산 | B | 21 | 32 | 50400 | 99.65 | D | D |  | D | 1 |  | 1 | 1540 | 1526 | 7500 |  |  | 7500 | 44.41 | 20 | 168895 | 1615 |  | Y | 44 | 38 | [7 empty] | 김익규 | 2 |  |  |  |  | Y |  | 96.7 | 12-4 | 0.03 | 322.62 | A |  | 1628 | 1 | 0.08 | 1557 | 0 | 61 | 29 | 292 | 4:52 | 15 | 23 | 0 | 0 |  | 0 | 0 |  | N2 | 2020-01-29 21:15 | 2020-01-29 21:38 | 22 | 2020-01-29 21:03 | 34 |  |  |  |  | N |  | Y | Y | [5 empty] | 4 | 0 | 22.33 | [20 empty] | 0.63 |  |  | 0.43 | 0.43 | A | [9 empty] | 1305 | 0 | 40 | 0 | 0 | 188 | 0 | 749 | 0 | 0 | 0 | 0 | 0 | 11
2020-01-29 | A56671 | 1 | 고탄소 | AE1055LS |  | Al 탈산 | B | 36 | 6 | 53000 | 102.02 | D | D | D |  | 1 | 1 |  | 1520 | 1532 | 6600 |  |  | 6600 | 65 | 12 | 101532 | 1584 |  | Y | 64 | 39 | [7 empty] | 차승주 | 2 |  | Y | Y |  |  |  | 106.5 | 14-1 | 64.92 | 69.37 | A |  | 1584 | 3 | 0.18 | 1546 | 0.97 | 62 | 26 | 236 | 3:56 | 25 | 25 | 32 | 0 |  | 0 |  |  | N2 | 2020-01-29 21:19 | 2020-01-29 21:36 | 17 | 2020-01-29 21:19 | 18 |  |  |  |  | Y |  |  |  | Y | [5 empty] | 0 | 262.95 | [23 empty] | 36.85 | 22.54 | A | [9 empty] | 11 | 0 | 817 | 9 | 0 | 0 | 0 | 299 | 0 | 197 | 0 | 0 | 0 | 63
2020-01-29 | B56601 | 2 | 고탄소 | AE1050M2 | 연주시작 | Al 탈산 | T | 37 | 8 | 53600 | 129.73 | D | D |  | B | 1 |  | 1 | 1530 | 1537 | 8100 |  |  | 8100 | 84.25 | 35 | 96145 | 1654 | 350 | Y | 51 | 45 | [7 empty] | 김익규 | 2 |  |  |  |  | Y |  |  |  | 304.9 | 0 | A |  | 1647 | 1 | 0.04 | 1578 | 1.47 | 93 | 47 | 210 | 3:30 | 10 | 17 | 0 | 0 | 25 | 0 | 0 |  | AR | 2020-01-29 22:54 |  | 39 | 2020-01-29 22:35 | 58 |  |  |  |  | Y | [8 empty] | 4 | 10.18 | 0 | [23 empty] | 0.06 | 0.06 | A | [9 empty] | 0 | 0 | 310 | 15 | 0 | 183 | 0 | 785 | 0 | 0 | 0 | 0 | 0 | 24 |  |  | 7 |  | 1
2020-01-29 | C54176 | 3 | 중탄소 | AE4140Q |  | Al 탈산 | B | 16 | 46 | 50550 | 104.8 | D | D | B |  | 1 |  | 1 | 1535 | 1557 | 9300 |  |  | 9300 | 229.31 | 5 | 40556 | 1647 | 355 | Y | 67 | 55 | Cr,Mo % OVER B56601 강종변경 | [16 empty] | 385.88 | 0 | A |  | 1631 | 2 | 0.45 | 1580 | 1.76 | 86 | 42 | 320 | 5:20 | 18 | 18 | 0 | 0 |  | 0 | 5 |  | AR | 2020-01-29 22:32 | 2020-01-29 22:44 | 12 | 2020-01-29 22:26 | 17 |  |  |  |  | N | [5 empty] | N |  |  |  | 6.29 | 0 | [20 empty] | 1.01 |  |  | 1.57 | 0 | B | [9 empty] | 1420 | 0 | 1285 | 0 | 0 | 0 | 0 | 1351 | 0 | 300 | 0 | 0 | 0 | 38 |  |  | 16
2020-01-29 | A56672 | 1 | 고탄소 | AE1055LS |  | Al 탈산 | B | 30 | 24 | 52900 | 78.42 | D | D | B |  | 1 | 1 |  | 1520 | 1512 | 5800 |  |  | 5800 | 57.12 | 12 | 101532 | 1590 |  | Y | 43 | 33 | [15 empty] | 108.6 | 13-9 | 0 | 271.8 | A |  | 1590 | 3 | 0.17 | 1546 | 1.26 | 62 | 22 | 234 | 3:54 | 25 | 25 | 33 | 0 |  | 0 |  |  | N2 | 2020-01-29 22:08 | 2020-01-29 22:40 | 32 | 2020-01-29 22:07 | 33 |  |  |  |  | Y |  |  |  | Y | [5 empty] | 0 | 228.12 | [23 empty] | 37.27 | 23.15 | A | [9 empty] | 0 | 0 | 804 | 18 | 0 | 0 | 0 | 490 | 0 | 199 | 0 | 0 | 0 | 58
2020-01-29 | A56673 | 1 | 고탄소 | AE1055LS |  | Al 탈산 | B | 18 | 12 | 53900 | 76.33 | D | B | B |  | 1 | 1 |  | 1520 | 1548 | 4400 |  |  | 4400 | 52 | 10 | 84610 | 1600 |  | Y | 41 | 28 | [7 empty] | 김덕진 | 2 |  | Y |  |  |  |  | 0 | 10-1 | 0 | 200.9 | A |  | 1594 | 3 | 0.17 | 1548 | 1.35 | 64 | 21 | 249 | 4:09 | 25 | 25 | 34 | 0 |  | 0 |  |  | N2 | 2020-01-29 23:07 | 2020-01-29 23:46 | 39 | 2020-01-29 23:06 | 41 |  |  |  |  | Y |  |  |  | Y | [5 empty] | 0 | 175.34 | [23 empty] | 45.53 | 23.15 | A | [9 empty] | 0 | 0 | 657 | 11 | 0 | 0 | 0 | 549 | 0 | 347 | 0 | 0 | 0 | 43
2020-01-29 | C54177 | 3 | 중탄소 | AE4140Q | 잔강최소화전 | Al 탈산 | B | 32 | 58 | 48950 | 104.1 | B | B | B |  | 1 |  | 1 | 1535 | 1509 | 9390 |  |  | 9390 | 92.88 | 13 | 101098 | 1636 |  | Y | 50 | 46 | 도착온도 낮음 및 래들 교반 약함, 고탭작업 | [6 empty] | 박재승 | 3 |  |  |  |  | Y |  | 102.25 | 12-5 | 87.59 | 0 | A |  | 1633 | 2 | 0.45 | 1573 | 1.43 | 79 | 35 | 306 | 5:06 | 18 | 21 | 0 | 0 |  | 0 | 10 |  | AR | 2020-01-29 23:52 | 2020-01-30 00:11 | 20 | 2020-01-29 23:39 | 32 |  |  |  |  | Y | [5 empty] | N |  |  |  | 6.12 | 0 | [20 empty] | 0.98 |  |  | 1.57 | 0 | A | [9 empty] | 1333 | 0 | 453 | 0 | 0 | 0 | 0 | 546 | 0 | 300 | 51 | 0 | 0 | 0 |  |  | 24
2020-01-29 | B56602 | 2 | 고탄소 | AE1050M2 | 연주종료 | Al 탈산 | T | 29 | 66 | 50200 | 96.48 | B | B |  | B | 1 |  | 1 | 1530 | 1565 | 6200 |  |  | 6200 | 72.81 | 31 | 85157 | 1636 |  | Y | 42 | 38 | [7 empty] | 김익규 | 2 |  |  |  |  | Y |  | 145.2 |  | 159.57 | 0 | A |  | 1617 | 1 | 0.04 | 1565 | 1.21 | 80 | 38 | 200 | 3:20 | 10 | 12 | 0 | 0 |  | 0 | 0 |  | AR | 2020-01-29 23:51 |  | 47 | 2020-01-29 23:31 | 67 |  |  |  |  | Y | [8 empty] | 4.3 | 10.44 | 0 | [23 empty] | 0.05 | 0.05 | A | [9 empty] | 47 | 0 | 61 | 0 | 0 | 212 | 0 | 685 | 0 | 0 | 0 | 0 | 0 | 20 |  |  | 5
2020-01-29 | A56674 | 1 | 고탄소 | AE1055LS |  | Al 탈산 | B | 38 | 8 | 53900 | 91.57 | B | B | B |  | 1 | 1 |  | 1520 | 1542 | 5400 |  |  | 5400 | 53.19 | 12 | 101532 | 1590 |  | Y | 48 | 36 | [7 empty] | 이호남 | 2 |  | Y |  |  |  |  | 104.65 | 13-9 | 9.26 | 190.75 | A |  | 1590 | 3 | 0.16 | 1546 | 1.05 | 62 | 30 | 259 | 4:19 | 25 | 25 | 35 | 0 |  | 0 |  |  | N2 | 2020-01-30 00:28 | 2020-01-30 00:40 | 13 | 2020-01-30 00:26 | 14 | [8 empty] | Y | [5 empty] | 0 | 223.53 | [23 empty] | 55.24 | 23.15 | A | [9 empty] | 0 | 0 | 799 | 13 | 0 | 0 | 0 | 515 | 0 | 447 | 0 | 0 | 0 | 78
2020-01-29 | B56603 | 2 | 중탄소 | AE4145MA | 잔강최소화 | Al 탈산 | B | 15 | 57 | 50800 | 111.53 | B | B |  | B | 1 |  | 1 | 1540 | 1566 | 8600 |  |  | 8600 | 83.81 | 12 | 102618 | 1636 |  | Y | 55 | 45 | [7 empty] | 최남길 | 2 |  |  |  |  | Y |  | 100.8 | 12-3 | 234.05 | 0 | A |  | 1622 | 1 | 0.06 | 1543 | 1.6 | 56 | 20 | 198 | 3:18 | 20 | 25 | 0 | 0 |  | 0 | 0 |  | AR | 2020-01-30 01:07 | 2020-01-30 01:31 | 25 | 2020-01-30 00:52 | 39 |  |  |  |  | Y |  | Y | Y | [5 empty] | 4 | 23.73 | 0 | [16 empty] | 1.5 |  |  |  | 1.13 |  |  | 0.06 | 0.06 | A | [9 empty] | 1830 | 30 | 275 | 50 | 0 | 234 | 0 | 966 | 0 | 457 | 0 | 0 | 0 | 21 |  |  | 12
2020-01-29 | C54178 | 3 | 고탄소 | AE1050M2 | 연주종료 | Al 탈산 | T | 22 | 55 | 49750 | 104.43 | B | B | B |  | 1 |  | 1 | 1530 | 1526 | 6700 |  |  | 6700 | 73.91 | 33 | 90651 | 1624 |  | Y | 56 | 38 | [7 empty] | 박재승 | 3 |  |  |  |  | Y |  | 97.7 | 12-1 | 305.46 | 0 | A |  | 1618 | 2 | 0.46 | 1560 | 2.23 | 75 | 29 | 338 | 5:38 | 10 | 18 | 0 | 0 |  | 0 | 10 |  | AR | 2020-01-30 01:06 |  | 31 | 2020-01-30 00:43 | 53 |  |  |  |  | Y | [5 empty] | N |  |  |  | 5.69 | 0 | [23 empty] | 1.57 | 0 | A | [9 empty] | 0 | 0 | 195 | 0 | 0 | 0 | 0 | 556 | 0 | 301 | 51 | 0 | 0 | 15 |  |  | 5
2020-01-29 | A56675 | 1 | 고탄소 | AE1055LS |  | Al 탈산 | B | 36 | 7 | 53300 | 80.98 | B | B | B |  | 1 | 1 |  | 1520 | 1562 | 4700 |  |  | 4700 | 46.29 | 12 | 101532 | 1587 |  | Y | 41 | 30 | [7 empty] | 이호남 | 2 |  | Y | [6 empty] | 0 | 217.31 | A |  | 1587 | 3 | 0.16 | 1545 | 1.08 | 61 | 27 | 232 | 3:52 | 25 | 26 | 36 | 0 |  | 0 |  |  | N2 | 2020-01-30 01:18 | 2020-01-30 01:42 | 23 | 2020-01-30 01:17 | 25 |  |  |  |  | Y |  |  |  | Y | [5 empty] | 0 | 200.34 | [23 empty] | 63.25 | 23.15 | A | [9 empty] | 0 | 0 | 870 | 24 | 0 | 0 | 0 | 593 | 0 | 493 | 0 | 0 | 0 | 89
2020-01-29 | B56604 | 2 | 중탄소 | AE4145MA |  | Al 탈산 | B | 21 | 33 | 50250 | 116.25 | B | B |  | B | 1 |  | 1 | 1540 | 1565 | 7600 |  |  | 7600 | 73.88 | 12 | 102876 | 1636 |  | Y | 50 | 41 |  |  | C54176 | 05 |  |  |  | 최남길 | 2 |  |  |  |  | Y |  | 106.35 | 13-4 | 230.52 | 0 | A |  | 1625 | 1 | 0.06 | 1547 | 1.35 | 60 | 29 | 322 | 5:22 | 20 | 23 | 0 | 0 |  | 0 | 0 |  | AR | 2020-01-30 02:19 | 2020-01-30 02:37 | 18 | 2020-01-30 01:55 | 42 |  |  |  |  | Y |  | Y | Y | [5 empty] | 4 | 21.79 | 0 | [20 empty] | 0.85 |  |  | 0.24 | 0.24 | A | [9 empty] | 1817 | 0 | 40 | 436 | 0 | 235 | 0 | 599 | 0 | 150 | 0 | 0 | 0 | 16 |  |  | 12
2020-01-29 | C54179 | 3 | 고탄소 | AE1050M2 | 연주종료 | Al 탈산 | T | 1 | 57 |  | 101.5 | B | B | B |  | 1 |  | 1 | 1530 | 1521 | 6300 |  |  | 6300 | 63.71 | 36 | 98892 | 1614 |  | Y | 54 | 37 |  |  | B56601 | 05 |  |  |  | 박재승 | 3 |  |  | Y |  | Y |  | 149.6 |  | 231.07 | 0 | A |  | 1608 | 2 | 0.46 | 1557 | 1.76 | 72 | 30 | 327 | 5:27 | 10 | 14 | 0 | 0 |  | 0 | 10 |  | AR | 2020-01-30 02:16 |  | 19 | 2020-01-30 01:58 | 38 |  |  |  |  | Y | [5 empty] | Y |  |  |  | 5.75 | 0 | [23 empty] | 1.57 | 0 | A | [9 empty] | 25 | 0 | 304 | 0 | 0 | 0 | 0 | 493 | 0 | 301 | 34 | 0 | 0 | 58
2020-01-29 | A56676 | 1 | 고탄소 | AE1055LS |  | Al 탈산 | B | 30 | 25 | 53300 | 80.75 | B | B | B |  | 1 | 1 |  | 1520 | 1533 | 4400 |  |  | 4400 | 52 | 10 | 84610 | 1591 |  | Y | 41 | 29 | [7 empty] | 이호남 | 2 |  | Y | [6 empty] | 0 | 296.72 | A |  | 1589 | 3 | 0.18 | 1550 | 1.03 | 66 | 29 | 248 | 4:08 | 25 | 25 | 37 | 0 |  | 0 |  |  | N2 | 2020-01-30 02:18 | 2020-01-30 02:43 | 26 | 2020-01-30 02:16 | 28 |  |  |  |  | Y |  |  |  | Y | [5 empty] | 0 | 198.83 | [23 empty] | 71.52 | 23.15 | A | [9 empty] | 0 | 0 | 736 | 0 | 0 | 0 | 0 | 495 | 0 | 448 | 0 | 0 | 0 | 24
2020-01-29 | B56605 | 2 | 중탄소 | AE4145MA |  | Al 탈산 | B | 37 | 9 | 53550 | 111.75 | B | B |  | B | 1 |  | 1 | 1540 | 1544 | 7700 |  |  | 7700 | 81.28 | 15 | 94740 | 1626 |  | Y | 56 | 42 |  |  | C54177 | 05 |  |  |  | 최남길 | 2 |  |  |  |  | Y |  | 112.05 | 14-6 | 375.18 | 0 | A |  | 1609 | 1 | 0.03 | 1544 | 1.26 | 57 | 23 | 193 | 3:13 | 20 | 22 | 0 | 0 | 35 | 0 | 0 |  | AR | 2020-01-30 03:16 | 2020-01-30 03:49 | 33 | 2020-01-30 02:59 | 50 |  |  |  |  | Y |  | Y | Y | [5 empty] | 3 | 12.55 | 0 | [20 empty] | 0.95 |  |  | 0.22 | 0.22 | B | [9 empty] | 1783 | 30 | 803 | 30 | 0 | 256 | 0 | 667 | 0 | 153 | 0 | 0 | 0 | 36 |  |  | 19
2020-01-29 | C54180 | 3 | 고탄소 | AE1050M2 | 연주종료 | Al 탈산 | T | 16 | 47 | 50250 | 98.33 | B | B | B |  | 1 |  | 1 | 1530 | 1533 | 6500 |  |  | 6500 | 71.7 | 33 | 90651 | 1626 |  | Y | 53 | 36 |  |  | B56602 | 05 |  |  |  | 박재승 | 3 |  | Y |  |  | Y |  | 96.95 | 12-2 | 257.83 | 0 | A |  | 1616 | 2 | 0.45 | 1558 | 1.93 | 73 | 36 | 332 | 5:32 | 10 | 20 | 0 | 0 |  | 0 | 10 |  | AR | 2020-01-30 03:25 |  | 9 | 2020-01-30 03:10 | 25 |  |  |  |  | Y | [5 empty] | Y |  |  |  | 6.38 | 0 | [23 empty] | 1.57 | 0 | A |  |  | 7.82 | 30.882 | 48.961 | 0.296 | 6.26 | 1.585 | 1450.32 | 72 | 0 | 301 | 0 | 0 | 0 | 0 | 502 | 0 | 300 | 35 | 0 | 0 | 8 |  |  | 5
2020-01-29 | A56677 | 1 | 고탄소 | AE1055LS |  | Al 탈산 | B | 18 | 13 | 52900 | 77.45 | B | B | B |  | 1 | 1 |  | 1520 | 1582 | 3800 |  |  | 3800 | 37.43 | 12 | 101532 | 1589 |  | Y | 41 | 29 | [7 empty] | 이호남 | 2 |  | Y |  |  |  |  | 101.9 | 13-4 | 0 | 210.74 | A |  | 1589 | 3 | 0.16 | 1545 | 1.26 | 61 | 28 | 244 | 4:04 | 25 | 25 | 38 | 0 |  | 0 |  |  | N2 | 2020-01-30 03:15 | 2020-01-30 03:41 | 26 | 2020-01-30 03:13 | 28 |  |  |  |  | Y |  |  |  | Y | [5 empty] | 0 | 177.31 | [23 empty] | 0 | 0 | A | [9 empty] | 0 | 0 | 764 | 8 | 0 | 0 | 0 | 749 | 0 | 603 | 0 | 0 | 0 | 20
2020-01-29 | B56606 | 2 | 중탄소 | AE4145MA | TUNDISH교체전 | Al 탈산 | B | 32 | 59 | 48950 | 104.88 | B | B |  | B | 1 |  | 1 | 1540 | 1557 | 7300 |  |  | 7300 | 81.59 | 11 | 89468 | 1636 |  | Y | 47 | 37 | [7 empty] | 최남길 | 2 |  |  |  |  | Y |  | 105.15 | 12-7 | 249.78 | 0 | A |  | 1614 | 1 | 0.03 | 1549 | 1.2 | 62 | 26 | 181 | 3:01 | 20 | 22 | 0 | 0 |  | 0 | 0 |  | AR | 2020-01-30 04:17 | 2020-01-30 05:01 | 43 | 2020-01-30 04:03 | 58 |  |  |  |  | Y |  | Y | Y | [5 empty] | 4 | 11.88 | 0 | [20 empty] | 0.95 |  |  | 0.08 | 0.08 | A | [9 empty] | 1768 | 10 | 699 | 30 | 0 | 248 | 0 | 676 | 0 | 153 | 0 | 0 | 0 | 10 |  |  | 19
2020-01-29 | A56678 | 1 | 고탄소 | AE1055LS |  | Al 탈산 | B | 38 | 9 | 53300 | 83.05 | B | B | B |  | 1 | 1 |  | 1520 | 1565 | 3800 |  |  | 3800 | 39.72 | 12 | 95664 | 1592 |  | Y | 40 | 26 | [7 empty] | 이호남 | 2 |  | Y | [6 empty] | 0.43 | 222.86 | A |  | 1594 | 3 | 0.17 | 1552 | 1.02 | 68 | 32 | 236 | 3:56 | 25 | 25 | 39 | 0 |  | 0 |  |  | N2 | 2020-01-30 04:20 | 2020-01-30 04:43 | 23 | 2020-01-30 04:18 | 25 |  |  |  |  | Y |  |  |  | Y | [5 empty] | 0 | 216.64 | [23 empty] | 1.19 | 0 | A | [9 empty] | 60 | 0 | 834 | 0 | 0 | 0 | 0 | 347 | 0 | 347 | 0 | 0 | 0 | 55
2020-01-29 | C54181 | 3 | 고탄소 | AE1050M2 | 연주종료 | Al 탈산 | T | 29 | 67 | 49300 | 82.85 | B | B | B |  | 1 |  | 1 | 1530 | 1535 | 5600 |  |  | 5600 | 56.63 | 36 | 98892 | 1610 |  | Y | 47 | 31 |  |  | C54178 | 05 |  |  |  | 박재승 | 3 |  | Y |  |  | Y |  | 98 | 11-9 | 178.07 | 0 | A |  | 1598 | 2 | 0.46 | 1553 | 1.88 | 68 | 31 | 319 | 5:19 | 10 | 14 | 0 | 0 |  | 0 | 10 |  | AR | 2020-01-30 04:21 |  | 13 | 2020-01-30 04:09 | 25 |  |  |  |  | Y | [5 empty] | Y |  |  |  | 6.09 | 0 | [23 empty] | 1.57 | 0 | A |  |  | 7.281 | 31.454 | 49.09 | 0.239 | 6.742 | 1.56 | 1432.06 | 92 | 0 | 306 | 0 | 0 | 0 | 0 | 407 | 0 | 299 | 0 | 0 | 0 | 22 |  |  | 5
2020-01-29 | B56607 | 2 | 중탄소 | SM48CH | TUNDISH교체 | Si 탈산 | B | 15 | 58 | 50400 | 126.47 | B | B |  | B | 1 |  | 1 | 1540 | 1544 | 8800 |  |  | 8800 | 86.67 | 12 | 101532 | 1644 |  | Y | 57 | 45 | [7 empty] | 최남길 | 2 |  |  |  |  | Y |  | 103.2 | 12-6 | 0 | 318.47 | A |  | 1661 | 1 | 0.07 | 1572 | 1.83 | 81 | 30 | 243 | 4:03 | 16 | 24 | 0 | 0 |  | 0 | 0 |  | N2 | 2020-01-30 05:53 | 2020-01-30 06:32 | 39 | 2020-01-30 05:25 | 67 |  |  |  |  | Y |  | Y | Y | [5 empty] | 4.5 | 0 | 30.06 | [19 empty] | 2.09 |  |  |  | 0.33 | 0.33 | A | [9 empty] | 52 | 0 | 20 | 0 | 0 | 0 | 0 | 897 | 0 | 0 | 0 | 0 | 0 | 12 |  |  | 9 |  | 1
2020-01-29 | A56679 | 1 | 고탄소 | AE1055LS |  | Al 탈산 | B | 36 | 8 | 53200 | 71.67 | B | B | B |  | 1 | 1 |  | 1520 | 1586 | 2700 |  |  | 2700 | 31.91 | 10 | 84610 | 1596 |  | Y | 41 | 21 | [7 empty] | 이호남 | 2 |  | Y | [6 empty] | 0 | 38.5 | A |  | 1596 | 3 | 0.17 | 1557 | 1.3 | 73 | 36 | 234 | 3:54 | 25 | 25 | 40 | 0 |  | 0 |  |  | N2 | 2020-01-30 05:05 | 2020-01-30 05:42 | 37 | 2020-01-30 05:04 | 38 | [14 empty] | 0 | 149.75 | [23 empty] | 2.04 | 0 | A | [9 empty] | 26 | 0 | 740 | 9 | 0 | 0 | 0 | 296 | 0 | 299 | 0 | 0 | 0 | 15
2020-01-29 | C54182 | 3 | 고탄소 | AE1050M2 | 연주종료 | Al 탈산 | T | 22 | 56 | 50000 | 79.63 | B | B | B |  | 1 |  | 1 | 1530 | 1541 | 5700 |  |  | 5700 | 57.64 | 36 | 98892 | 1604 |  | Y | 43 | 33 |  |  | C54179 | 05 |  |  |  | 박재승 | 3 |  | Y |  |  | Y |  | 102.65 | 12-6 | 244.27 | 0 | A |  | 1595 | 2 | 0.48 | 1556 | 1.56 | 71 | 31 | 347 | 5:47 | 10 | 10 | 0 | 0 |  | 0 | 10 |  | AR | 2020-01-30 05:25 |  | 16 | 2020-01-30 05:12 | 29 |  |  |  |  | Y | [5 empty] | Y |  |  |  | 7.4 | 0 | [23 empty] | 1.57 | 0 | A | [9 empty] | 90 | 0 | 359 | 0 | 0 | 0 | 0 | 491 | 0 | 300 | 33 | 0 | 0 | 6 |  |  | 5
2020-01-29 | A56680 | 1 | 고탄소 | AE1055LS |  | Al 탈산 | B | 30 | 26 | 53000 | 78.35 | B | B | C |  | 1 | 1 |  | 1520 | 1540 | 4800 |  |  | 4800 | 47.28 | 12 | 101532 | 1587 |  | Y | 40 | 31 | [7 empty] | 이호남 | 2 |  | Y |  |  |  |  | 108.1 | 13-8 | 0 | 244.97 | A |  | 1587 | 3 | 0.17 | 1550 | 0.97 | 66 | 32 | 248 | 4:08 | 25 | 25 | 41 | 0 |  | 0 |  |  | N2 | 2020-01-30 06:12 | 2020-01-30 06:38 | 26 | 2020-01-30 06:12 | 26 |  |  |  |  | Y |  |  |  | Y | [5 empty] | 0 | 183.67 | [23 empty] | 8.1 | 0 | A | [9 empty] | 33 | 0 | 859 | 13 | 0 | 0 | 0 | 600 | 0 | 547 | 0 | 0 | 0 | 38
2020-01-29 | B56608 | 2 | 중탄소 | SM48CH |  | Si 탈산 | B | 21 | 34 | 0 | 120.18 | B | B |  | C | 1 |  | 1 | 1540 | 1534 | 7600 |  |  | 7600 | 74.85 | 12 | 101532 | 1654 | 350 | Y | 58 | 40 | [7 empty] | 최남길 | 2 |  |  |  |  | Y |  | 154.8 |  | 0 | 263.06 | A |  | 1633 | 1 | 0.07 | 1574 | 1.15 | 83 | 38 | 267 | 4:27 | 16 | 17 | 0 | 0 |  | 0 | 0 |  | N2 | 2020-01-30 06:56 | 2020-01-30 07:29 | 33 | 2020-01-30 06:33 | 56 |  |  |  |  | Y |  | Y | Y | [5 empty] | 4.3 | 1.9 | 11.83 | [23 empty] | 0.38 | 0.38 | A | [9 empty] | 40 | 0 | 25 | 0 | 0 | 0 | 0 | 550 | 0 | 0 | 0 | 0 | 0 | 31 |  |  | 5
2020-01-29 | C54183 | 3 | 고탄소 | AE1050M2 | 연주종료 | Al 탈산 | T | 1 | 58 | 51100 | 90.17 | B | B | C |  | 1 |  | 1 | 1530 | 1532 | 6200 |  |  | 6200 | 62.69 | 36 | 98892 | 1596 |  | Y | 45 | 37 |  |  | C54180 | 05 |  |  |  | 박재승 | 3 |  | Y |  |  | Y |  | 103.55 | 12-6 | 175.6 | 0 | A |  | 1593 | 2 | 0.45 | 1549 | 1.29 | 64 | 30 | 326 | 5:26 | 10 | 10 | 0 | 0 |  | 0 | 12 |  | AR | 2020-01-30 06:42 |  | 15 | 2020-01-30 06:30 | 26 |  |  |  |  | Y | [5 empty] | Y |  |  |  | 6.4 | 0 | [23 empty] | 0 | 0 | A | [9 empty] | 115 | 0 | 394 | 0 | 0 | 0 | 0 | 399 | 0 | 299 | 0 | 0 | 0 | 57 |  |  | 5
2020-01-29 | A56681 | 1 | 고탄소 | AE1055LS |  | Al 탈산 | B | 18 | 14 | 52800 | 75.5 | B | C | C |  | 1 | 1 |  | 1520 | 1579 | 3900 |  |  | 3900 | 38.41 | 12 | 101532 | 1593 |  | Y | 43 | 30 | [7 empty] | 이호남 | 3 |  | Y | [6 empty] | 0 | 249.9 | A |  | 1593 | 3 | 0.17 | 1554 | 1.22 | 70 | 32 | 251 | 4:11 | 25 | 25 | 42 | 0 |  | 0 |  |  | N2 | 2020-01-30 07:10 | 2020-01-30 07:42 | 32 | 2020-01-30 07:09 | 33 |  |  |  |  | Y |  |  |  | Y | [5 empty] | 0 | 132.84 | [23 empty] | 10.52 | 0 | A | [9 empty] | 35 | 0 | 814 | 40 | 0 | 0 | 0 | 547 | 0 | 519 | 0 | 0 | 0 | 55
2020-01-30 | B56609 | 2 | 중탄소 | SM48CH |  | Si 탈산 | B | 37 | 10 | 52900 | 97.62 | C | C |  | C | 1 |  | 1 | 1540 | 1545 | 6600 |  |  | 6600 | 70.91 | 11 | 93071 | 1644 |  | Y | 43 | 35 | [7 empty] | 고승만 | 2 |  |  |  |  | Y |  | 103.4 | 13-7 | 0.35 | 152.73 | A |  | 1631 | 1 | 0.08 | 1569 | 1.43 | 78 | 31 | 274 | 4:34 | 16 | 17 | 0 | 0 |  | 0 | 0 |  | N2 | 2020-01-30 07:50 | 2020-01-30 08:29 | 39 | 2020-01-30 07:29 | 60 |  |  |  |  | Y |  | Y | Y | [5 empty] | 4 | 0 | 11.91 | [23 empty] | 0.39 | 0.39 | A | [9 empty] | 42 | 0 | 242 | 0 | 0 | 0 | 0 | 757 | 0 | 150 | 0 | 0 | 0 | 65 |  |  | 5
2020-01-30 | C54184 | 3 | 고탄소 | AE1050M2 | 연주종료 | Al 탈산 | T | 16 | 48 | 50350 | 90.45 | C | C | C |  | 1 |  | 1 | 1530 | 1556 | 5300 |  |  | 5300 | 53.59 | 36 | 98892 | 1616 | 380 | Y | 47 | 33 | [8 empty] | 2 |  |  |  |  | Y |  | 97.75 | 12-2 | 242.4 | 0 | A |  | 1601 | 2 | 0.45 | 1563 | 1.31 | 78 | 33 | 345 | 5:45 | 10 | 10 | 0 | 0 |  | 0 | 15 |  | AR | 2020-01-30 07:45 |  | 27 | 2020-01-30 07:30 | 42 |  |  |  |  | Y | [5 empty] | Y |  |  |  | 6.56 | 0 | [23 empty] | 0 | 0 | A | [9 empty] | 65 | 0 | 573 | 0 | 0 | 0 | 0 | 405 | 0 | 299 | 0 | 0 | 0 | 25 |  |  | 5
2020-01-30 | A56682 | 1 | 고탄소 | AE1055LS | TUNDISH교체전 | Al 탈산 | B | 38 | 10 | 53700 | 78.45 | C | C | C |  | 1 | 1 |  | 1520 | 1566 | 4400 |  |  | 4400 | 55.94 | 10 | 78657 | 1587 |  | Y | 41 | 28 | [7 empty] | 박안희 | 2 |  | Y |  |  |  |  | 103.6 | 13-7 | 17.17 | 50.78 | A |  | 1587 | 3 | 0.17 | 1548 | 1.05 | 64 | 31 | 234 | 3:54 | 25 | 25 | 43 | 0 |  | 0 |  |  | N2 | 2020-01-30 08:19 | 2020-01-30 08:42 | 22 | 2020-01-30 08:19 | 23 |  |  |  |  | Y |  |  |  | Y | [5 empty] | 0 | 185.85 | [23 empty] | 13.27 | 0 | A | [9 empty] | 0 | 0 | 761 | 16 | 0 | 0 | 0 | 706 | 0 | 612 | 0 | 0 | 0 | 41
2020-01-30 | B56610 | 2 | 중탄소 | SM48CH |  | Si 탈산 | B | 32 | 60 | 49200 | 104.52 | C | C |  | C | 1 |  | 1 | 1540 | 1516 | 8900 |  |  | 8900 | 95.63 | 11 | 93071 | 1616 |  | Y | 56 | 45 |  |  | B56607 | 05 |  |  |  | 고승만 | 2 |  |  | Y |  | Y |  | 110.2 | 13-2 | 0 | 281.13 | A |  | 1615 | 1 | 0.05 | 1560 | 1.29 | 69 | 32 | 227 | 3:47 | 16 | 16 | 0 | 0 |  | 0 | 0 |  | N2 | 2020-01-30 09:10 | 2020-01-30 09:30 | 19 | 2020-01-30 08:56 | 34 |  |  |  |  | Y |  | Y | Y | [5 empty] | 4 | 0 | 9.98 | [23 empty] | 0.2 | 0.2 | A | [9 empty] | 30 | 0 | 0 | 0 | 0 | 0 | 0 | 800 | 0 | 308 | 0 | 0 | 0 | 50 |  |  | 5
2020-01-30 | C54185 | 3 | 고탄소 | AE1050M2 | 연주종료 | Al 탈산 | T | 29 | 68 | 49900 | 82.43 | C | C | C |  | 1 |  | 1 | 1530 | 1607 | 6000 |  |  | 6000 | 60.67 | 36 | 98892 | 1607 |  | Y | 42 | 34 | [8 empty] | 2 |  |  |  |  | Y |  | 105.2 | 12-6 | 204.33 | 0 | A |  | 1598 | 2 | 0.44 | 1558 | 1.43 | 73 | 34 | 345 | 5:45 | 10 | 10 | 0 | 0 |  | 0 | 12 |  | AR | 2020-01-30 08:58 |  | 27 | 2020-01-30 08:46 | 39 |  |  |  |  | Y | [5 empty] | Y |  |  |  | 6.66 | 0 | [23 empty] | 0 | 0 | A | [9 empty] | 111 | 0 | 669 | 0 | 0 | 0 | 0 | 548 | 0 | 201 | 102 | 0 | 0 | 33 |  |  | 5
2020-01-30 | A56683 | 1 | 저탄소 | BP-SM25C | TUNDISH교체 | Al 탈산 | B | 36 | 9 | 53000 | 72.8 | C | C | C |  | 1 | 1 |  | 1530 | 1594 | 4200 |  |  | 4200 | 49.07 | 10 | 85600 | 1654 |  | Y | 41 | 28 | [7 empty] | 박안희 | 2 |  | Y |  |  |  |  | 101.6 | 13-5 | 225.98 | 0 | A |  | 1654 | 3 | 0.2 | 1616 | 1.31 | 105 | 36 | 234 | 3:54 | 16 | 21 | 44 | 0 |  | 0 |  |  | AR | 2020-01-30 09:16 | 2020-01-30 10:06 | 50 | 2020-01-30 09:13 | 53 |  |  |  |  | Y |  |  |  | Y | [5 empty] | 422.23 | 0 | [19 empty] | 1.95 |  |  |  | 34.01 | 0 | A | [9 empty] | 0 | 0 | 225 | 16 | 0 | 0 | 0 | 298 | 0 | 300 | 0 | 0 | 0 | 0 |  |  |  |  | 1
2020-01-30 | B56611 | 2 | 중탄소 | SM48CH |  | Si 탈산 | B | 15 | 59 | 49650 | 96.5 | C | C |  | C | 1 |  | 1 | 1540 | 1557 | 6600 |  |  | 6600 | 65 | 12 | 101532 | 1644 |  | Y | 40 | 33 |  |  | B56608 | 05 |  |  |  | 고승만 | 2 |  |  | Y |  | Y |  | 111.25 | 13-3 | 0 | 268.85 | A |  | 1634 | 1 | 0.06 | 1571 | 1.36 | 80 | 40 | 283 | 4:43 | 16 | 18 | 0 | 0 |  | 0 | 0 |  | N2 | 2020-01-30 10:16 | 2020-01-30 10:32 | 16 | 2020-01-30 09:58 | 34 |  |  |  |  | Y |  | Y | Y | [5 empty] | 4 | 0 | 10.74 | [23 empty] | 0.33 | 0.33 | A | [9 empty] | 11 | 0 | 17 | 0 | 0 | 0 | 0 | 600 | 0 | 206 | 0 | 0 | 0 | 86
2020-01-30 | C54186 | 3 | 고탄소 | AE1050M2 | 연주종료 | Al 탈산 | T | 22 | 57 | 50750 | 89.38 | C | C | C |  | 1 |  | 1 | 1530 | 1578 | 5400 |  |  | 5400 | 38.54 | 51 | 140097 | 1578 |  | Y | 42 | 37 |  |  |  | 05 |  |  |  |  | 2 |  |  |  |  | Y |  | 100 | 12-3 | 231.22 | 0 | A |  | 1603 | 2 | 0.44 | 1553 | 1.35 | 68 | 36 | 676 | 11:16 | 10 | 10 | 0 | 0 |  | 0 | 10 |  | AR | 2020-01-30 10:11 |  | 17 | 2020-01-30 10:01 | 27 |  |  |  |  | Y | [5 empty] | Y |  |  |  | 11.23 | 0 | [23 empty] | 0 | 0 | A | [9 empty] | 99 | 0 | 440 | 0 | 0 | 0 | 0 | 553 | 0 | 200 | 99 | 0 | 0 | 62 |  |  | 5
2020-01-30 | A56684 | 1 | 저탄소 | BP-SM25C |  | Al 탈산 | B | 30 | 27 | 52400 | 67.97 | C | C | C |  | 1 | 1 |  | 1530 | 1529 | 5400 |  |  | 5400 | 52.57 | 12 | 102720 | 1610 |  | Y | 42 | 36 | [7 empty] | 박안희 | 2 |  | Y |  |  |  |  | 103.15 | 13-2 | 289.19 | 0 | A |  | 1610 | 3 | 0.19 | 1590 | 0.77 | 79 | 30 | 231 | 3:51 | 16 | 17 | 45 | 0 |  | 0 |  |  | AR | 2020-01-30 10:21 | 2020-01-30 11:11 | 50 | 2020-01-30 10:20 | 51 |  |  |  |  | Y |  |  |  | Y | [5 empty] | 112.96 | 0 | [23 empty] | 71.43 | 0 | A | [9 empty] | 0 | 0 | 292 | 15 | 0 | 0 | 0 | 297 | 0 | 298 | 0 | 0 | 0 | 6
2020-01-30 | B56612 | 2 | 중탄소 | SM48CH |  | Si 탈산 | B | 21 | 35 | 49850 | 100.08 | C | C |  | C | 1 |  | 1 | 1540 | 1534 | 7200 |  |  | 7200 | 77.36 | 11 | 93071 | 1645 |  | Y | 47 | 40 |  |  | B56609 | 05 |  |  |  | 고승만 | 2 |  |  | Y |  | Y |  | 103.05 | 12-10 | 0 | 338.28 | A |  | 1623 | 1 | 0.06 | 1561 | 1.29 | 70 | 38 | 257 | 4:17 | 16 | 18 | 0 | 0 |  | 0 | 0 |  | N2 | 2020-01-30 11:22 | 2020-01-30 11:37 | 14 | 2020-01-30 11:07 | 29 |  |  |  |  | Y |  | Y | Y | [6 empty] | 0 | 9.35 | [23 empty] | 0.23 | 0.23 | A | [9 empty] | 10 | 0 | 0 | 0 | 0 | 0 | 0 | 746 | 0 | 361 | 0 | 0 | 0 | 75 |  |  | 7
2020-01-30 | C54187 | 3 | 고탄소 | AE1050M6 | TUNDISH교체전 | Al 탈산 | T | 1 | 59 | 51550 | 85.17 | C | C | C |  | 1 |  | 1 | 1530 | 1530 | 7100 |  |  | 7100 | 108.36 | 24 | 65520 | 1560 |  | Y | 47 | 39 |  |  |  | 05 |  |  |  |  | 2 |  |  |  |  | Y |  | 100.8 | 12-3 | 239.53 | 0.07 | A |  | 1597 | 2 | 0.45 | 1559 | 1.27 | 74 | 40 | 324 | 5:24 | 10 | 10 | 0 | 0 |  | 0 | 8 |  | AR | 2020-01-30 11:18 |  | 14 | 2020-01-30 11:10 | 22 |  |  |  |  | Y | [5 empty] | N |  |  |  | 3 | 0 | [23 empty] | 0 | 0 | A | [9 empty] | 122 | 0 | 588 | 0 | 0 | 0 | 0 | 704 | 0 | 200 | 101 | 0 | 0 | 46 |  |  | 5
2020-01-30 | A56685 | 1 | 저탄소 | BP-SM25C |  | Al 탈산 | B | 18 | 15 | 53000 | 69.58 | C | C | C |  | 1 | 1 |  | 1530 | 1557 | 5000 |  |  | 5000 | 48.68 | 12 | 102720 | 1612 |  | Y | 42 | 33 | [7 empty] | 박안희 | 2 |  | Y | [6 empty] | 201.87 | 0 | A |  | 1612 | 3 | 0.19 | 1584 | 1.12 | 73 | 27 | 244 | 4:04 | 16 | 16 | 46 | 0 |  | 0 |  |  | AR | 2020-01-30 11:34 | 2020-01-30 12:12 | 38 | 2020-01-30 11:32 | 41 |  |  |  |  | Y |  |  |  | Y | [5 empty] | 110.74 | 0 | [23 empty] | 0.01 | 0 | A | [9 empty] | 0 | 0 | 313 | 19 | 0 | 0 | 0 | 519 | 0 | 449 | 0 | 0 | 0 | 20
2020-01-30 | B56613 | 2 | 중탄소 | SM48CH |  | Si 탈산 | B | 37 | 11 | 53400 | 93.43 | C | C |  | C | 1 |  | 1 | 1540 | 1555 | 6300 |  |  | 6300 | 67.69 | 11 | 93071 | 1644 |  | Y | 43 | 35 |  |  | B56610 | 05 |  |  |  | 고승만 | 2 |  |  | Y |  | Y |  | 111.1 | 14-5 | 1.02 | 136.24 | A |  | 1628 | 1 | 0.06 | 1565 | 1.3 | 74 | 38 | 338 | 5:38 | 16 | 18 | 0 | 0 |  | 0 | 0 |  | N2 | 2020-01-30 12:17 | 2020-01-30 12:39 | 22 | 2020-01-30 12:06 | 33 |  |  |  |  | Y |  | Y | Y | [5 empty] | 3.2 | 0 | 11.22 | [23 empty] | 0.14 | 0.14 | A | [9 empty] | 30 | 0 | 20 | 0 | 0 | 0 | 0 | 550 | 0 | 208 | 0 | 0 | 0 | 100
2020-01-30 | C54188 | 3 | 저탄소 | 18CRNIMO7HI |  | Al 탈산 | I | 16 | 49 | 50250 | 107.5 | C | C | C |  | 1 |  | 1 | 1560 | 1565 | 8700 |  |  | 8700 | 108.75 | 4 | 80000 | 1671 |  | INGOT | 50 | 46 | [13 empty] | Y |  | 86.1 | 10-10 | 0 | 214.55 | A |  | 1670 | 2 | 0.44 | 1589 | 1.88 | 83 |  | 447 | 7:27 | 25 | 25 | 0 | 0 |  | 0 | 15 |  | N2 | 2020-01-30 12:51 |  | 16 | 2020-01-30 12:36 | [5 empty] | Y | [5 empty] | N |  |  |  | 9.54 | 0 | [18 empty] | 1 |  |  |  |  | 1 | 0 | B | [9 empty] | 514 | 1601 | 0 | 477 | 0 | 0 | 0 | 932 | 0 | 301 | 0 | 0 | 0 | 25
2020-01-30 | A56686 | 1 | 저탄소 | BP-SM25C |  | Al 탈산 | B | 32 | 61 | 49000 | 83.67 | C | C | C |  | 1 | 1 |  | 1530 | 1546 | 6100 |  |  | 6100 | 59.38 | 12 | 102720 | 1610 |  | Y | 56 | 35 | 출강구 교체 출강량 많아 잔강 못받음 | [6 empty] | 박안희 | 2 |  |  | N |  |  |  | 119.5 | 14-1 | 227.96 | 0 | A |  | 1610 | 3 | 0.19 | 1589 | 0.78 | 78 | 40 | 249 | 4:09 | 16 | 17 | 47 | 0 |  | 0 |  |  | AR | 2020-01-30 12:56 | 2020-01-30 13:13 | 18 | 2020-01-30 12:54 | 19 |  |  |  |  | Y |  |  |  | Y | [5 empty] | 165.29 | 0 | [23 empty] | 4.76 | 0 | A | [9 empty] | 0 | 0 | 310 | 20 | 0 | 0 | 0 | 648 | 0 | 544 | 0 | 0 | 0 | 19
2020-01-30 | B56614 | 2 | 중탄소 | SM48CH | TUNDISH교체전 | Si 탈산 | B | 38 | 11 | 53150 | 109.52 | C | C |  | C | 1 |  | 1 | 1540 | 1515 | 8200 |  |  | 8200 | 88.05 | 12 | 93126 | 1634 |  | Y | 57 | 38 | A56683 잔강 5 톤 받음 |  | B56611 | 05 |  |  |  | 고승만 | 2 |  |  | Y |  | Y |  | 103.85 | 13-7 | 0.06 | 287.5 | A |  | 1625 | 1 | 0.06 | 1557 | 1.58 | 66 | 34 | 243 | 4:03 | 16 | 18 | 0 | 0 |  | 0 | 0 |  | N2 | 2020-01-30 13:33 | 2020-01-30 13:44 | 10 | 2020-01-30 13:18 | 26 |  |  |  |  | Y | [8 empty] | 5 | 0 | 12.67 | [23 empty] | 0.17 | 0.17 | A | [9 empty] | 0 | 0 | 137 | 0 | 0 | 0 | 0 | 700 | 0 | 356 | 0 | 0 | 0 | 126 |  |  | 5
2020-01-30 | C54189 | 3 | 저탄소 | BP-SM25C |  | Al 탈산 | B | 29 | 69 | 49800 | 80.23 | C | C | C |  | 1 | 1 |  | 1535 | 1520 | 7400 |  |  | 7400 | 86.45 | 10 | 85600 | 1614 |  | Y | 52 | 46 | [8 empty] | 2 |  |  |  |  | Y |  | 110.9 | 13-1 | 203.25 | 0 | A |  | 1614 | 3 | 0.19 | 1589 | 0.89 | 78 | 34 | 239 | 3:59 | 16 | 16 | 48 | 0 |  | 0 |  |  | AR | 2020-01-30 13:49 | 2020-01-30 14:26 | 37 | 2020-01-30 13:49 | 37 |  |  |  |  | Y |  |  |  | Y | [5 empty] | 126.71 | 0 | [23 empty] | 23.57 | 0 | A | [9 empty] | 0 | 0 | 204 | 41 | 0 | 0 | 0 | 859 | 0 | 199 | 111 | 0 | 0 | 58
2020-01-30 | B56615 | 2 | 중탄소 | SM45C | TUNDISH교체 | Si 탈산 | B | 15 | 60 | 49950 | 113.22 | C | C |  | A | 1 |  | 1 | 1540 | 1544 | 7500 |  |  | 7500 | 48.81 | 18 | 153652 | 1657 |  | Y | 53 | 38 |  |  | B56612 | 05 |  |  |  | 고승만 | 2 |  |  | Y |  | Y |  |  |  | 0 | 289.39 | A |  | 1648 | 1 | 0.05 | 1584 | 1.32 | 91 | 39 | 225 | 3:45 | 15 | 21 | 0 | 0 | 70 | 0 | 0 |  | N2 | 2020-01-30 14:47 | 2020-01-30 15:09 | 22 | 2020-01-30 14:30 | 39 |  |  |  |  | Y | [8 empty] | 4.5 | 0 | 17.02 | [19 empty] | 2.06 |  |  |  | 0.17 | 0.17 | A | [9 empty] | 0 | 0 | 278 | 0 | 0 | 140 | 0 | 698 | 0 | 409 | 0 | 0 | 0 | 33 |  |  | 7 |  | 1
2020-01-30 | C54190 | 3 | 저탄소 | BP-SM25C |  | Al 탈산 | B | 22 | 58 | 50000 | 92.75 | C | A | A |  | 1 | 1 |  | 1535 | 1548 | 6900 |  |  | 6900 | 67.17 | 12 | 102720 | 1631 |  | Y | 52 | 45 | [15 empty] | 114.7 | 13-7 | 346.97 | 0 | A |  | 1631 | 3 | 0.19 | 1580 | 1.24 | 69 | 36 | 243 | 4:03 | 16 | 17 | 49 | 0 |  | 0 |  |  | AR | 2020-01-30 15:17 | 2020-01-30 15:32 | 15 | 2020-01-30 15:17 | 15 | [8 empty] | Y | [5 empty] | 0.13 | 0 | [23 empty] | 27.04 | 0 | A | [9 empty] | 0 | 0 | 0 | 81 | 0 | 0 | 0 | 950 | 0 | 201 | 201 | 0 | 0 | 65
2020-01-30 | B56616 | 2 | 중탄소 | SM45CR2 |  | Si 탈산 | B | 21 | 36 | 49950 | 104.75 | A | A |  | A | 1 |  | 1 | 1540 | 1555 | 7100 |  |  | 7100 | 206.76 | 5 | 34340 | 1645 |  | Y | 48 | 41 |  |  | B56613 | 05 |  |  |  | 고승만 | 2 |  |  | Y |  | Y |  | 109.35 | 13-7 | 0 | 383.85 | A |  | 1626 | 1 | 0.12 | 1566 | 1.2 | 72 | 35 | 316 | 5:16 | 15 | 16 | 0 | 0 | 90 | 0 | 0 |  | N2 | 2020-01-30 15:49 | 2020-01-30 16:11 | 21 | 2020-01-30 15:33 | 38 |  |  |  |  | Y | [8 empty] | 4.6 | 0 | 18.63 | [23 empty] | 0.24 | 0.24 | A | [9 empty] | 45 | 9 | 679 | 0 | 0 | 0 | 0 | 499 | 0 | 201 | 0 | 0 | 0 | 52 |  |  | 7
2020-01-30 | A56687 | 1 | 저탄소 | BP-SM25C |  | Al 탈산 | B | 36 | 10 | 53000 | 75.12 | A | A | A |  | 1 | 1 |  | 1530 | 1626 | 4100 |  |  | 4100 | 39.91 | 12 | 102720 | 1643 | 362 | Y | 42 | 25 | [7 empty] | 정용태 | 3 |  |  | Y |  |  |  | 101.6 | 13-5 | 216.84 | 0 | A |  | 1643 | 3 | 0.19 | 1596 | 1.47 | 85 | 34 | 223 | 3:43 | 16 | 18 | 50 | 0 |  | 0 |  |  | AR | 2020-01-30 15:53 | 2020-01-30 16:36 | 43 | 2020-01-30 15:51 | 45 | [8 empty] | Y | [5 empty] | 170.11 | 0 | [23 empty] | 0.01 | 0 | A | [9 empty] | 0 | 0 | 254 | 0 | 0 | 0 | 0 | 296 | 0 | 496 | 162 | 0 | 0 | 39
2020-01-30 | C54191 | 3 | 중탄소 | AE15B36D2 | 연주시작 | Al 탈산 | T | 16 | 50 | 49850 | 135.15 | A | A | A |  | 1 |  | 1 | 1535 | 1544 | 8800 |  |  | 8800 | 91.76 | 35 | 95900 | 1665 |  | Y | 56 | 50 | [7 empty] | 정종훈 | 2 |  |  |  |  | Y |  | 98.75 | 12-3 | 439.91 | 0 | A |  | 1661 | 2 | 0.42 | 1587 | 2.11 | 89 | 54 | 362 | 6:02 | 13 | 13 | 0 | 0 |  | 0 | 44 |  | AR | 2020-01-30 17:11 |  | 20 | 2020-01-30 16:26 | 65 |  |  |  |  | N | [5 empty] | N |  |  | 5.5 | 5.7 | 0 | [23 empty] | 1 | 0 | A | [9 empty] | 224 | 0 | 1029 | 0 | 0 | 0 | 0 | 600 | 0 | 299 | 0 | 0 | 0 | 10 |  |  | 12 |  | 1
2020-01-30 | B56617 | 2 | 중탄소 | SM45CR2 |  | Si 탈산 | B | 37 | 12 | 53050 | 102.07 | A | A |  | A | 1 |  | 1 | 1540 | 1566 | 6900 |  |  | 6900 | 70.16 | 12 | 98340 | 1635 |  | Y | 45 | 37 |  |  | B56614 | 05 |  |  |  | 임현진 | 2 |  |  |  |  | Y |  | 103.35 | 13-6 | 0 | 367.86 | A |  | 1635 | 1 | 0.1 | 1568 | 0 | 74 | 30 | 266 | 4:26 | 15 | 16 | 0 | 0 |  | 0 | 0 |  | N2 | 2020-01-30 16:51 | 2020-01-30 17:17 | 26 | 2020-01-30 16:30 | 48 |  |  |  |  | Y | [8 empty] | 5 | 0 | 17.45 | [23 empty] | 0.25 | 0.25 | A | [9 empty] | 77 | 24 | 630 | 0 | 0 | 0 | 0 | 497 | 0 | 255 | 0 | 0 | 0 | 60
2020-01-30 | A56688 | 1 | 저탄소 | BP-SM25C | TUNDISH교체전 | Al 탈산 | B | 18 | 16 | 53000 | 60.47 | A | A | A |  | 1 | 1 |  | 1530 | 1590 | 3600 |  |  | 3600 | 42.06 | 10 | 85600 | 1628 |  | Y | 35 | 23 |  |  | C54189 |  |  |  |  | 정용태 | 3 |  | Y | [6 empty] | 166.52 | 0 | A |  | 1628 | 3 | 0.19 | 1588 | 1.74 | 77 | 27 | 237 | 3:57 | 16 | 16 | 51 | 0 |  | 0 |  |  | AR | 2020-01-30 16:51 | 2020-01-30 17:36 | 45 | 2020-01-30 16:48 | 48 |  |  |  |  | Y |  |  |  | Y | [5 empty] | 123.41 | 0 | [23 empty] | 0 | 0 | A | [9 empty] | 0 | 0 | 278 | 9 | 0 | 0 | 0 | 451 | 0 | 299 | 0 | 0 | 0 | 9
2020-01-30 | B56618 | 2 | 중탄소 | SM45CR2 |  | Si 탈산 | B | 38 | 12 | 52850 | 92.3 | A | A |  | A | 1 |  | 1 | 1540 | 1574 | 6000 |  |  | 6000 | 64.02 | 13 | 93718 | 1644 |  | Y | 39 | 32 | [7 empty] | 임현진 | 2 |  |  |  |  | Y |  | 101.65 | 13-4 | 0 | 283.42 | A |  | 1629 | 1 | 0.1 | 1557 | 1.62 | 63 | 25 | 307 | 5:07 | 15 | 16 | 0 | 0 |  | 0 | 0 |  | N2 | 2020-01-30 17:48 | 2020-01-30 18:21 | 32 | 2020-01-30 17:29 | 51 |  |  |  |  | Y | [8 empty] | 4.6 | 0 | 16.68 | [23 empty] | 0.37 | 0.37 | A | [9 empty] | 93 | 13 | 629 | 0 | 0 | 0 | 0 | 798 | 0 | 256 | 0 | 0 | 0 | 33 |  |  | 7
2020-01-30 | C54192 | 3 | 중탄소 | AE15B36D2 | 연주종료 | Al 탈산 | T | 1 | 60 | 49850 | 120.52 | A | A | A |  | 1 |  | 1 | 1535 | 1609 | 6500 |  |  | 6500 | 64.12 | 37 | 101380 | 1647 | 362 | Y | 53 | 40 | [7 empty] | 도주용 | 2 |  | N |  |  | Y | 4 | 102.4 | 12-4 | 319.29 | 0 | A |  | 1628 | 2 | 0.45 | 1573 | 1.02 | 75 | 37 | 637 | 10:37 | 13 | 13 | 0 | 0 |  | 0 | 14 |  | AR | 2020-01-30 18:21 |  | 12 | 2020-01-30 18:07 | 26 |  |  |  |  | N | [5 empty] | N |  |  | 4.5 | 7.61 | 0 | [23 empty] | 0 | 0 | A | [9 empty] | 86 | 0 | 1002 | 0 | 0 | 0 | 0 | 704 | 0 | 299 | 101 | 0 | 0 | 30 |  |  | 7
2020-01-30 | A56689 | 1 | 고탄소 | STB2 | TUNDISH교체 | Al 탈산 | B | 30 | 28 | 53100 | 92.27 | A | A | A |  | 1 | 1 |  | 1520 | 1557 | 7300 |  |  | 7300 | 86.28 | 10 | 84610 | 1557 |  | Y | 49 | 46 |  |  | C54190 |  |  |  |  | 정용태 | 3 |  | Y |  |  |  |  | 107.4 | 13-7 | 271.44 | 0 | A |  | 1557 | 3 | 0.19 | 1545 | 0.28 | 89 | 36 | 298 | 4:58 | 25 | 25 | 52 | 0 |  | 0 |  |  | AR | 2020-01-30 18:28 | 2020-01-30 18:53 | 25 | 2020-01-30 18:27 | 26 |  |  |  |  | Y |  |  |  | Y | [5 empty] | 233.14 | 0 | [20 empty] | 2.23 |  |  | 1.77 | 0 | A | [9 empty] | 0 | 86 | 279 | 19 | 0 | 0 | 0 | 848 | 0 | 595 | 0 | 0 | 0 | 62 |  |  |  |  | 1
2020-01-30 | B56619 | 2 | 중탄소 | SM45CR2 |  | Si 탈산 | B | 15 | 61 | 49300 | 96.23 | A | A |  | A | 1 |  | 1 | 1540 | 1534 | 7700 |  |  | 7700 | 83.71 | 12 | 91984 | 1626 |  | Y | 49 | 40 |  |  | B56616 | 05 |  |  |  | 임현진 | 2 |  |  |  |  | Y |  | 107.9 | 12-10 | 0 | 246.86 | A |  | 1621 | 1 | 0.08 | 1566 | 1.56 | 72 | 33 | 229 | 3:49 | 15 | 16 | 0 | 0 |  | 0 | 0 |  | N2 | 2020-01-30 19:09 | 2020-01-30 19:24 | 15 | 2020-01-30 18:53 | 31 |  |  |  |  | Y | [8 empty] | 4.8 | 0 | 11.48 | [23 empty] | 0.22 | 0.22 | A | [9 empty] | 79 | 0 | 673 | 0 | 0 | 0 | 0 | 650 | 0 | 252 | 0 | 0 | 0 | 26 |  |  | 7
2020-01-30 | C54193 | 3 | 중탄소 | AE15B36D2 | 연주종료 | Al 탈산 | T | 29 | 70 | 49650 | 101.78 | A | A | A |  | 1 |  | 1 | 1535 | 1561 | 6000 |  |  | 6000 | 62.57 | 35 | 95900 | 1645 |  | Y | 46 | 33 | [7 empty] | 정종훈 | 2 |  |  |  |  | Y |  | 93 | 11-3 | 297.18 | 0 | A |  | 1634 | 2 | 0.45 | 1561 | 2.21 | 63 | 30 | 305 | 5:05 | 13 | 14 | 0 | 0 |  | 0 | 24 |  | AR | 2020-01-30 19:26 |  | 12 | 2020-01-30 19:03 | 36 |  |  |  |  | N | [5 empty] | N |  |  | 6 | 9.85 | 0 | [23 empty] | 0 | 0 | A |  |  | 5.093 | 31.155 | 51.277 | 0.182 | 10.068 | 1.645 | 1483.24 | 69 | 0 | 799 | 0 | 0 | 0 | 0 | 594 | 0 | 300 | 0 | 0 | 0 | 21 |  |  | 5
2020-01-30 | A56690 | 1 | 고탄소 | STB2 |  | Al 탈산 | B | 32 | 62 | 48800 | 91.3 | A | A | A |  | 1 | 1 |  | 1520 | 1533 | 6400 |  |  | 6400 | 63.03 | 12 | 101532 | 1565 |  | Y | 43 | 40 |  |  | A56687 |  |  |  |  | 정용태 | 2 |  | Y |  |  |  |  | 105.8 | 12-7 | 310.89 | 0 | A |  | 1565 | 3 | 0.19 | 1532 | 0.69 | 76 | 41 | 282 | 4:42 | 25 | 25 | 53 | 0 |  | 0 |  |  | AR | 2020-01-30 19:45 | 2020-01-30 20:01 | 16 | 2020-01-30 19:44 | 17 |  |  |  |  | Y |  |  |  | Y | [5 empty] | 258.02 | 0 | [20 empty] | 1.62 |  |  | 3.21 | 0 | A | [9 empty] | 0 | 0 | 255 | 21 | 0 | 0 | 0 | 593 | 0 | 298 | 0 | 0 | 0 | 64
2020-01-30 | B56620 | 2 | 중탄소 | SM45CR2 |  | Si 탈산 | B | 21 | 37 | 49950 | 98.65 | A | A |  | A | 1 |  | 1 | 1540 | 1526 | 7900 |  |  | 7900 | 77.59 | 12 | 101820 | 1625 |  | Y | 51 | 41 |  |  | B56617 | 05 |  |  |  | 임현진 | 2 |  |  |  |  | Y |  | 104.15 | 13-1 | 0 | 262.23 | A |  | 1620 | 1 | 0.08 | 1560 | 1.47 | 66 | 33 | 263 | 4:23 | 15 | 16 | 0 | 0 |  | 0 | 0 |  | N2 | 2020-01-30 20:17 | 2020-01-30 20:30 | 13 | 2020-01-30 20:02 | 28 |  |  |  |  | Y | [8 empty] | 4.5 | 0 | 13.21 | [23 empty] | 0.38 | 0.38 | A | [9 empty] | 74 | 0 | 643 | 0 | 0 | 0 | 0 | 951 | 0 | 476 | 0 | 0 | 0 | 16 |  |  | 5
2020-01-30 | C54194 | 3 | 중탄소 | AE15B36D2 | 연주종료 | Al 탈산 | T | 22 | 59 | 50000 | 85.57 | A | A | A |  | 1 |  | 1 | 1535 | 1604 | 5000 |  |  | 5000 | 53.67 | 34 | 93160 | 1625 |  | Y | 48 | 34 | [15 empty] | 99.75 | 12-2 | 182.51 | 0 | A |  | 1613 | 2 | 0.45 | 1565 | 1.71 | 67 | 28 | 341 | 5:41 | 13 | 13 | 0 | 0 |  | 0 | 10 |  | AR | 2020-01-30 20:19 |  | 18 | 2020-01-30 20:09 | 28 |  |  |  |  | N | [5 empty] | N |  |  | 5 | 6.08 | 0 | [23 empty] | 0 | 0 | A |  |  | 4.287 | 33.135 | 49.796 | 0.54 | 11.615 | 1.502 | 1436.46 | 109 | 0 | 993 | 0 | 0 | 0 | 0 | 502 | 0 | 299 | 101 | 0 | 0 | 23 |  |  | 5
2020-01-30 | A56691 | 1 | 고탄소 | STB2 |  | Al 탈산 | B | 36 | 11 | 53400 | 82.67 | A | A | A |  | 1 | 1 |  | 1520 | 1539 | 5400 |  |  | 5400 | 35.68 | 18 | 151343 | 1570 |  | Y | 44 | 35 |  |  | A56688 |  |  |  |  | 정용태 | 3 |  | Y |  |  |  |  | 103.5 | 13-7 | 321.58 | 0 | A |  | 1570 | 3 | 0.18 | 1531 | 1.03 | 75 | 40 | 243 | 4:03 | 25 | 25 | 54 | 0 |  | 0 |  |  | AR | 2020-01-30 20:38 | 2020-01-30 21:06 | 28 | 2020-01-30 20:37 | 29 |  |  |  |  | Y |  |  |  | Y | [5 empty] | 229.43 | 0 | [20 empty] | 1.37 |  |  | 5.31 | 0 | A | [9 empty] | 0 | 24 | 295 | 17 | 0 | 0 | 0 | 302 | 0 | 299 | 0 | 0 | 0 | 49
2020-01-30 | B56621 | 2 | 중탄소 | SM45CR2 |  | Si 탈산 | B | 37 | 13 | 0 | 95.78 | A | A |  | A | 1 |  | 1 | 1540 | 1557 | 6200 |  |  | 6200 | 74.17 | 10 | 83590 | 1644 |  | Y | 42 | 33 |  |  | B56618 | 05 |  |  |  | 임현진 | 2 |  |  |  |  | Y |  | 156.9 |  | 0 | 294.81 | A |  | 1632 | 1 | 0.09 | 1571 | 1.47 | 77 | 37 | 305 | 5:05 | 15 | 16 | 0 | 0 |  | 0 | 0 |  | N2 | 2020-01-30 21:18 | 2020-01-30 21:35 | 17 | 2020-01-30 20:58 | 37 |  |  |  |  | Y | [8 empty] | 4.5 | 0 | 13.09 | [23 empty] | 0.26 | 0.26 | A | [9 empty] | 91 | 0 | 631 | 0 | 0 | 0 | 0 | 550 | 0 | 254 | 0 | 0 | 0 | 52 |  |  | 7
2020-01-30 | C54195 | 3 | 중탄소 | AE15B36D2 | 연주종료 | Al 탈산 | T | 16 | 51 | 49600 | 88.67 | A | A | A |  | 1 |  | 1 | 1535 | 1585 | 5800 |  |  | 5800 | 60.48 | 35 | 95900 | 1612 |  | Y | 42 | 39 | [7 empty] | 정종훈 | 2 |  |  |  |  | Y |  | 103.7 | 12-8 | 303.76 | 0 | A |  | 1607 | 2 | 0.45 | 1561 | 1.24 | 63 | 26 | 494 | 8:14 | 13 | 13 | 0 | 0 |  | 0 | 10 |  | AR | 2020-01-30 21:34 |  | 8 | 2020-01-30 21:24 | 18 |  |  |  |  | N | [5 empty] | N |  |  | 4 | 7.83 | 0 | [23 empty] | 0 | 0 | A | [9 empty] | 61 | 0 | 769 | 0 | 0 | 0 | 0 | 904 | 0 | 201 | 201 | 0 | 0 | 23 |  |  | 5
2020-01-30 | A56692 | 1 | 고탄소 | SP-STB2 |  | Al 탈산 | B | 18 | 17 | 52900 | 90.47 | A | A | A |  | 1 | 1 |  | 1520 | 1574 | 4500 |  |  | 4500 | 88.64 | 6 | 50766 | 1568 |  | Y | 41 | 30 |  |  | A56689 |  |  |  |  | 정용태 | 3 |  | Y |  |  |  |  | 105.35 | 13-7 | 195.16 | 0 | A |  | 1568 | 3 | 0.17 | 1516 | 1.06 | 61 | 33 | 254 | 4:14 | 25 | 30 | 55 | 0 |  | 0 |  |  | AR | 2020-01-30 21:49 | 2020-01-30 22:07 | 19 | 2020-01-30 21:48 | 20 |  |  |  |  | Y |  |  |  | Y | [5 empty] | 281.29 | 0 | [20 empty] | 1.18 |  |  | 19.68 | 0 | A |  |  | 7.829 | 26.522 | 54.874 | 0.287 | 7.009 | 2.068 | 1773.63 | 0 | 32 | 271 | 21 | 0 | 0 | 0 | 645 | 0 | 448 | 0 | 0 | 0 | 54 |  |  |  | 0
2020-01-30 | B56622 | 2 | 중탄소 | SM45CR2 | TUNDISH교체전 | Si 탈산 | B | 38 | 13 | 53300 | 89.75 | A | A |  | B | 1 |  | 1 | 1540 | 1524 | 6200 |  |  | 6200 | 65.62 | 13 | 94477 | 1614 |  | Y | 43 | 32 |  |  | B56619 | 05 |  |  |  | 임현진 | 2 |  |  |  |  | Y |  | 96.2 | 12-8 | 0 | 257.37 | A |  | 1598 | 1 | 0.09 | 1546 | 1.18 | 52 | 23 | 226 | 3:46 | 15 | 16 | 0 | 0 |  | 0 | 0 |  | N2 | 2020-01-30 22:27 | 2020-01-30 22:39 | 12 | 2020-01-30 22:18 | 21 |  |  |  |  | Y | [8 empty] | 4 | 0 | 26.78 | [23 empty] | 0.08 | 0.08 | A | [9 empty] | 84 | 0 | 613 | 0 | 0 | 0 | 0 | 745 | 0 | 255 | 0 | 0 | 0 | 65 |  |  | 5
2020-01-30 | C54196 | 3 | 중탄소 | AE15B36D2 | 연주종료 | Al 탈산 | T | 1 | 61 | 50650 | 92.43 | A | A | B |  | 1 |  | 1 | 1535 | 1549 | 7000 |  |  | 7000 | 69.05 | 37 | 101380 | 1649 |  | Y | 41 | 34 | [7 empty] | 도주용 | 2 |  |  |  |  | Y | 4 | 95.8 | 11-8 | 190.21 | 0 | A |  | 1636 | 2 | 0.47 | 1569 | 1.6 | 71 | 31 | 347 | 5:47 | 13 | 19 | 0 | 0 |  | 0 | 10 |  | AR | 2020-01-30 22:50 |  | 20 | 2020-01-30 22:40 | 30 |  |  |  |  | Y | [5 empty] | N |  |  |  | 8.86 | 0 | [23 empty] | 0.59 | 0 | A | [9 empty] | 99 | 0 | 677 | 0 | 0 | 0 | 0 | 1200 | 0 | 301 | 200 | 0 | 0 | 10 |  |  | 5
2020-01-30 | A56693 | 1 | 고탄소 | SP-STB2 |  | Al 탈산 | B | 30 | 29 | 52400 | 85.22 | A | A | B |  | 1 | 1 |  | 1520 | 1566 | 4100 |  |  | 4100 | 48.46 | 10 | 84610 | 1556 |  | Y | 41 | 27 |  |  | A56690 |  |  |  |  | 정용태 | 3 |  | Y |  |  |  |  | 104.6 | 13-3 | 266.35 | 0 | A |  | 1561 | 3 | 0.18 | 1523 | 0.88 | 68 | 32 | 237 | 3:57 | 25 | 30 | 56 | 0 |  | 0 |  |  | AR | 2020-01-30 22:44 | 2020-01-30 23:14 | 30 | 2020-01-30 22:42 | 32 |  |  |  |  | Y |  |  |  | Y | [5 empty] | 204.09 | 0 | [20 empty] | 1.35 |  |  | 20.71 | 0 | A |  |  | 7.937 | 27.415 | 51.686 | 0.576 | 6.512 | 1.885 | 1429.89 | 0 | 18 | 251 | 0 | 0 | 0 | 0 | 298 | 0 | 298 | 0 | 0 | 0 | 50 |  |  |  | 0
2020-01-30 | B56623 | 2 | 중탄소 | KFMN438S | TUNDISH교체 | Al 탈산 | B | 15 | 62 | 50300 | 93.05 | B | B |  | B | 1 |  | 1 | 1540 | 1524 | 8300 |  |  | 8300 | 85.93 | 12 | 96588 | 1666 |  | Y | 43 | 38 |  |  | B56620 | 05 |  |  |  | 최남길 | 2 |  |  |  |  | Y |  | 102.7 | 12-4 | 0 | 210.71 | A |  | 1644 | 1 | 0.07 | 1572 | 1.6 | 80 | 30 | 240 | 4:00 | 15 | 20 | 0 | 0 |  | 0 | 0 |  | AR | 2020-01-30 23:38 | 2020-01-31 00:03 | 25 | 2020-01-30 23:27 | 36 |  |  |  |  | Y | [8 empty] | 4.8 | 16.58 | 0 | [19 empty] | 1.68 |  |  |  | 0.04 | 0.04 | A | [9 empty] | 32 | 0 | 0 | 30 | 0 | 0 | 0 | 849 | 0 | 257 | 0 | 0 | 0 | 20 |  |  |  |  | 1
2020-01-30 | C54197 | 3 | 중탄소 | AE15B36D2 | 연주종료 | Al 탈산 | T | 29 | 71 | 49550 | 94.55 | B | B | B |  | 1 |  | 1 | 1535 | 1546 | 6900 |  |  | 6900 | 71.95 | 35 | 95900 | 1624 |  | Y | 51 | 38 | [7 empty] | 박재승 | 3 |  |  |  |  | Y |  | 96.45 | 11-7 | 265.24 | 0 | A |  | 1622 | 2 | 0.46 | 1565 | 1.9 | 67 | 35 | 311 | 5:11 | 13 | 17 | 0 | 0 |  | 0 | 10 |  | AR | 2020-01-31 00:01 |  | 8 | 2020-01-30 23:47 | 21 |  |  |  |  | Y | [5 empty] | N |  |  |  | 8.54 | 0 | [23 empty] | 0.59 | 0 | B | [9 empty] | 109 | 0 | 811 | 0 | 0 | 0 | 0 | 705 | 0 | 301 | 101 | 0 | 0 | 16 |  |  | 5
2020-01-30 | A56694 | 1 | 고탄소 | SP-STB2 |  | Al 탈산 | B | 21 | 38 | 50300 | 82.67 | B | B | B |  | 1 | 1 |  | 1520 | 1552 | 4200 |  |  | 4200 | 49.64 | 10 | 84610 | 1562 |  | Y | 41 | 27 | [7 empty] | 이호남 | 2 |  | Y |  |  |  |  | 99.55 | 12-6 | 286.31 | 0 | A |  | 1562 | 3 | 0.18 | 1518 | 1.07 | 63 | 34 | 260 | 4:20 | 25 | 30 | 57 | 0 |  | 0 |  |  | AR | 2020-01-30 23:59 | 2020-01-31 00:18 | 19 | 2020-01-30 23:57 | 20 |  |  |  |  | Y |  |  |  | Y | [5 empty] | 192.29 | 0 | [20 empty] | 1.05 |  |  | 22.11 | 0 | A |  |  | 7.128 | 28.871 | 50.941 | 0.223 | 7.146 | 1.764 | 1443.39 | 807 | 40 | 252 | 0 | 0 | 0 | 0 | 301 | 0 | 298 | 0 | 0 | 0 | 43 |  |  |  | 0
2020-01-30 | B56624 | 2 | 중탄소 | KFMN438S |  | Al 탈산 | B | 32 | 63 | 49250 | 100.03 | B | B |  | B | 1 |  | 1 | 1540 | 1566 | 7500 |  |  | 7500 | 80.28 | 16 | 93420 | 1645 |  | Y | 47 | 39 |  |  | B56621 | 05 |  |  |  | 최남길 | 2 |  |  |  |  | Y |  | 106.05 | 12-7 | 0.97 | 88.25 | A |  | 1640 | 1 | 0.08 | 1568 | 1.55 | 76 | 35 | 200 | 3:20 | 15 | 16 | 0 | 0 |  | 0 | 0 |  | AR | 2020-01-31 00:47 | 2020-01-31 01:07 | 20 | 2020-01-31 00:34 | 33 |  |  |  |  | Y | [8 empty] | 4.6 | 16.85 | 0 | [23 empty] | 0.09 | 0.09 | A | [9 empty] | 20 | 0 | 342 | 0 | 0 | 0 | 0 | 651 | 0 | 0 | 0 | 0 | 0 | 10
2020-01-30 | C54198 | 3 | 중탄소 | AE15B36D2 | TUNDISH교체전 | Al 탈산 | T | 22 | 60 | 50050 | 95.45 | B | B | B |  | 1 |  | 1 | 1535 | 1541 | 6800 |  |  | 6800 | 65.81 | 38 | 103334 | 1641 |  | Y | 53 | 37 |  |  | C54196 | 04 |  |  |  | 박재승 | 3 |  |  | Y |  | Y |  | 101.75 | 12-4 | 199.62 | 0 | A |  | 1620 | 2 | 0.46 | 1569 | 1.5 | 71 | 34 | 351 | 5:51 | 13 | 16 | 0 | 0 |  | 0 | 10 |  | AR | 2020-01-31 01:08 |  | 8 | 2020-01-31 00:58 | 17 |  |  |  |  | Y | [5 empty] | N |  |  |  | 8.56 | 0 | [23 empty] | 0.59 | 0 | A | [9 empty] | 90 | 0 | 579 | 0 | 0 | 0 | 0 | 542 | 0 | 299 | 91 | 0 | 0 | 26 |  |  | 5
2020-01-30 | A56695 | 1 | 고탄소 | SP-STB2 |  | Al 탈산 | B | 36 | 12 | 53300 | 88.58 | B | B | B |  | 1 | 1 |  | 1520 | 1548 | 4800 |  |  | 4800 | 47.28 | 12 | 101532 | 1550 |  | Y | 44 | 36 | [7 empty] | 이호남 | 2 |  | Y |  |  |  |  | 100.8 | 13-3 | 254.41 | 0 | A |  | 1555 | 3 | 0.18 | 1517 | 0.86 | 62 | 34 | 241 | 4:01 | 25 | 30 | 58 | 0 |  | 0 |  |  | AR | 2020-01-31 01:05 | 2020-01-31 01:18 | 13 | 2020-01-31 01:04 | 14 |  |  |  |  | Y |  |  |  | Y | [5 empty] | 212.46 | 0 | [20 empty] | 1.07 |  |  | 23.36 | 0 | A |  |  | 7.942 | 26.15 | 54.053 | 0.341 | 6.805 | 2.067 | 1670.26 | 784 | 21 | 242 | 0 | 0 | 0 | 0 | 497 | 0 | 296 | 0 | 0 | 0 | 36 |  |  |  | 0
2020-01-30 | B56625 | 2 | 중탄소 | KFMN438S |  | Al 탈산 | B | 37 | 14 | 53000 | 95.12 | B | B |  | B | 1 |  | 1 | 1540 | 1544 | 7800 |  |  | 7800 | 83.08 | 17 | 93891 | 1645 |  | Y | 45 | 39 |  |  | B56622 | 05 |  |  |  | 최남길 | 2 |  |  |  |  | Y |  | 109.1 | 14-2 | 12.48 | 244.81 | A |  | 1635 | 1 | 0.09 | 1571 | 1.47 | 79 | 39 | 255 | 4:15 | 15 | 16 | 0 | 0 | 55 | 0 | 0 |  | AR | 2020-01-31 01:48 | 2020-01-31 02:13 | 25 | 2020-01-31 01:32 | 41 |  |  |  |  | Y | [8 empty] | 3.1 | 15.58 | 0 | [23 empty] | 0.14 | 0.14 | A | [9 empty] | 0 | 0 | 407 | 20 | 0 | 0 | 0 | 801 | 0 | 0 | 0 | 0 | 0 | 26
2020-01-30 | A56696 | 1 | 고탄소 | SP-STB2 |  | Al 탈산 | B | 18 | 18 | 52800 | 79.2 | B | B | B |  | 1 | 1 |  | 1520 | 1570 | 3600 |  |  | 3600 | 35.46 | 12 | 101532 | 1559 |  | Y | 41 | 23 | [7 empty] | 이호남 | 2 |  | Y |  |  |  |  | 102.5 | 13-4 | 182.94 | 0 | A |  | 1559 | 3 | 0.18 | 1522 | 0.97 | 67 | 34 | 238 | 3:58 | 25 | 30 | 59 | 0 |  | 0 |  |  | AR | 2020-01-31 01:57 | 2020-01-31 02:20 | 23 | 2020-01-31 01:56 | 24 |  |  |  |  | Y |  |  |  | Y | [5 empty] | 174.14 | 0 | [20 empty] | 1.09 |  |  | 24.88 | 0 | A |  |  | 6.859 | 27.597 | 52.309 | 0.141 | 7.626 | 1.895 | 1560.93 | 732 | 18 | 199 | 0 | 0 | 0 | 0 | 298 | 0 | 299 | 0 | 0 | 0 | 29 |  |  |  | 0
2020-01-30 | C54199 | 3 | 저탄소 | SNCM26V |  | Al 탈산 | I | 16 | 52 | 49700 | 115.68 | B | B | B |  | 1 |  | 1 | 1560 | 1544 | 10600 |  |  | 10600 | 103.92 | 12 | 102000 | 1651 |  | INGOT | 60 | 54 | [7 empty] | 박재승 | [5 empty] | Y |  | 102.85 | 12-7 | 342.2 | 0 | A |  | 1640 | 2 | 0.44 | 1582 | 1.29 | 82 |  | 358 | 5:58 | 20 | 20 | 0 | 0 |  | 0 | 10 |  | N2 | 2020-01-31 02:35 |  | 18 | 2020-01-31 02:23 | [5 empty] | Y | [5 empty] | N |  |  |  | 9.86 | 0 | [18 empty] | 1.3 |  |  |  |  | 0.59 | 0 | A | [9 empty] | 872 | 1232 | 0 | 553 | 0 | 0 | 0 | 1155 | 0 | 301 | 402 | 0 | 0 | 0
2020-01-30 | B56626 | 2 | 중탄소 | KFMN438S |  | Al 탈산 | B | 38 | 14 | 52800 | 96.8 | B | B |  | B | 1 |  | 1 | 1540 | 1544 | 8000 |  |  | 8000 | 85.21 | 17 | 93891 | 1654 |  | Y | 47 | 41 | [7 empty] | 최남길 | 2 |  |  |  |  | Y |  | 102.2 | 13-4 | 8.86 | 283.34 | A |  | 1644 | 1 | 0.09 | 1575 | 1.66 | 83 | 42 | 223 | 3:43 | 15 | 16 | 0 | 0 |  | 0 | 0 |  | AR | 2020-01-31 02:50 | 2020-01-31 03:24 | 34 | 2020-01-31 02:31 | 53 |  |  |  |  | Y | [8 empty] | 4 | 14.71 | 0 | [23 empty] | 0.09 | 0.09 | A | [9 empty] | 23 | 0 | 327 | 0 | 0 | 0 | 0 | 1149 | 0 | 0 | 0 | 0 | 0 | 10
2020-01-30 | A56697 | 1 | 고탄소 | STB2 |  | Al 탈산 | B | 30 | 30 | 51700 | 77.25 | B | B | B |  | 1 | 1 |  | 1520 | 1548 | 4300 |  |  | 4300 | 42.35 | 12 | 101532 | 1566 |  | Y | 42 | 29 | [7 empty] | 이호남 | 2 |  | Y |  |  |  |  | 105.35 | 13-4 | 225.66 | 0 | A |  | 1566 | 3 | 0.17 | 1530 | 1.03 | 74 | 37 | 241 | 4:01 | 25 | 25 | 60 | 0 |  | 0 |  |  | AR | 2020-01-31 02:51 | 2020-01-31 03:24 | 33 | 2020-01-31 02:50 | 34 |  |  |  |  | Y |  |  |  | Y | [5 empty] | 164.16 | 0 | [20 empty] | 1.24 |  |  | 25.86 | 0 | A | [9 empty] | 721 | 9 | 191 | 0 | 0 | 0 | 0 | 350 | 0 | 298 | 0 | 0 | 0 | 29
2020-01-30 | C54200 | 3 | 중탄소 | SPS6M | 연주시작 | Al 탈산 | T | 1 | 62 | 50150 | 105.98 | B | B | B |  | 1 |  | 1 | 1530 | 1546 | 8100 |  |  | 8100 | 88.45 | 45 | 91575 | 1641 |  | Y | 56 | 42 | [7 empty] | 박재승 | 3 |  |  |  |  | Y |  | 99.35 | 12-1 | 197.24 | 0 | A |  | 1637 | 2 | 0.46 | 1571 | 2.06 | 85 | 35 | 360 | 6:00 | 16 | 17 | 0 | 0 |  | 0 | 10 |  | AR | 2020-01-31 03:49 |  | 17 | 2020-01-31 03:30 | 36 |  |  |  |  | Y | [5 empty] | N |  |  |  | 9.75 | 0 | [23 empty] | 0.59 | 0 | A | [9 empty] | 1269 | 0 | 1030 | 0 | 0 | 0 | 0 | 554 | 0 | 300 | 52 | 0 | 0 | 53 |  |  | 9 |  | 1
2020-01-30 | B56627 | 2 | 중탄소 | KFMN438S |  | Al 탈산 | B | 15 | 63 | 49400 | 100.33 | B | B |  | B | 1 |  | 1 | 1540 | 1577 | 6100 |  |  | 6100 | 64.97 | 17 | 93891 | 1647 |  | Y | 41 | 33 | [7 empty] | 최남길 | 2 |  |  |  |  | Y |  | 99.3 | 12-1 | 0 | 186.39 | A |  | 1649 | 1 | 0.07 | 1560 | 1.87 | 68 | 37 | 221 | 3:41 | 15 | 22 | 0 | 0 |  | 0 | 0 |  | AR | 2020-01-31 03:52 | 2020-01-31 04:30 | 38 | 2020-01-31 03:32 | 59 |  |  |  |  | Y | [8 empty] | 5 | 19.66 | 0 | [23 empty] | 0.09 | 0.09 | A | [9 empty] | 32 | 0 | 288 | 30 | 0 | 0 | 0 | 653 | 0 | 0 | 0 | 0 | 0 | 10
2020-01-30 | A56698 | 1 | 고탄소 | STB2 |  | Al 탈산 | B | 21 | 39 | 50100 | 74.07 | B | B | B |  | 1 | 1 |  | 1520 | 1545 | 4400 |  |  | 4400 | 52 | 10 | 84610 | 1555 |  | Y | 41 | 31 | [7 empty] | 이호남 | 2 |  | Y | [6 empty] | 252.42 | 0 | A |  | 1552 | 3 | 0.17 | 1525 | 0.84 | 69 | 32 | 238 | 3:58 | 25 | 25 | 61 | 0 |  | 0 |  |  | AR | 2020-01-31 03:47 | 2020-01-31 04:30 | 43 | 2020-01-31 03:46 | 44 |  |  |  |  | Y |  |  |  | Y | [5 empty] | 148.85 | 0 | [20 empty] | 1.15 |  |  | 28.91 | 0 | A | [9 empty] | 725 | 0 | 246 | 0 | 0 | 0 | 0 | 500 | 0 | 296 | 0 | 0 | 0 | 29
2020-01-30 | C54201 | 3 | 중탄소 | SPS6M | 연주종료 | Al 탈산 | T | 29 | 72 | 49350 | 107.67 | B | B | B |  | 1 |  | 1 | 1530 | 1581 | 6200 |  |  | 6200 | 67.7 | 45 | 91575 | 1632 | 364 | Y | 49 | 35 |  |  | C54199 | 01 |  |  |  | 박재승 | 3 |  |  | Y |  | Y |  | 98.25 | 11-8 | 163.2 | 0 | A |  | 1617 | 2 | 0.48 | 1562 | 1.25 | 76 | 37 | 326 | 5:26 | 16 | 20 | 0 | 0 |  | 0 | 10 |  | AR | 2020-01-31 04:55 |  | 16 | 2020-01-31 04:41 | 30 |  |  |  |  | Y | [5 empty] | N |  |  |  | 11.35 | 0 | [23 empty] | 0.59 | 0 | A | [9 empty] | 1185 | 0 | 937 | 0 | 0 | 0 | 0 | 499 | 0 | 300 | 64 | 0 | 0 | 36 |  |  | 5
2020-01-30 | B56628 | 2 | 중탄소 | KFMN438S |  | Al 탈산 | B | 32 | 64 | 48950 | 89.47 | B | B |  | B | 1 |  | 1 | 1540 | 1567 | 6100 |  |  | 6100 | 64.97 | 17 | 93891 | 1646 | 705 | Y | 43 | 38 | [7 empty] | 최남길 | 2 |  |  |  |  | Y |  | 91.05 | 11-3 | 0 | 215.53 | A |  | 1629 | 1 | 0.09 | 1565 | 1.63 | 73 | 34 | 223 | 3:43 | 15 | 15 | 0 | 0 |  | 0 | 0 |  | AR | 2020-01-31 04:45 | 2020-01-31 05:35 | 50 | 2020-01-31 04:29 | 65 |  |  |  |  | Y | [8 empty] | 5 | 15.27 | 0 | [23 empty] | 0.06 | 0.06 | A | [9 empty] | 23 | 0 | 26 | 0 | 0 | 0 | 0 | 779 | 0 | 0 | 0 | 0 | 0 | 10
2020-01-30 | A56699 | 1 | 고탄소 | STB2 |  | Al 탈산 | B | 36 | 13 | 52800 | 85.08 | B | B | B |  | 1 | 1 |  | 1520 | 1545 | 5300 |  |  | 5300 | 52.2 | 12 | 101532 | 1555 |  | Y | 41 | 37 | [7 empty] | 이호남 | 2 |  | Y |  |  |  |  | 109.75 | 14-3 | 196.17 | 0 | A |  | 1555 | 3 | 0.18 | 1514 | 0.95 | 58 | 27 | 239 | 3:59 | 25 | 25 | 62 | 0 |  | 0 |  |  | AR | 2020-01-31 05:03 | 2020-01-31 05:31 | 28 | 2020-01-31 05:02 | 29 |  |  |  |  | Y |  |  |  | Y | [5 empty] | 214.41 | 0 | [20 empty] | 1.19 |  |  | 30.29 | 0 | A | [9 empty] | 821 | 0 | 186 | 0 | 0 | 0 | 0 | 701 | 0 | 604 | 0 | 0 | 0 | 108
2020-01-30 | C54202 | 3 | 중탄소 | SPS6M | 연주종료 | Al 탈산 | T | 22 | 61 | 49600 | 95.88 | B | B | B |  | 1 |  | 1 | 1530 | 1567 | 6500 |  |  | 6500 | 66.54 | 48 | 97680 | 1618 |  | Y | 43 | 38 | [7 empty] | 박재승 | 3 |  |  |  |  | Y |  | 100.6 | 12-3 | 221.19 | 0 | A |  | 1608 | 2 | 0.46 | 1556 | 1.27 | 70 | 32 | 354 | 5:54 | 16 | 16 | 0 | 0 |  | 0 | 10 |  | AR | 2020-01-31 05:54 |  | 19 | 2020-01-31 05:42 | 31 |  |  |  |  | Y | [5 empty] | N |  |  |  | 10.5 | 0 | [23 empty] | 0.59 | 0 | A | [9 empty] | 1319 | 0 | 990 | 0 | 0 | 0 | 0 | 849 | 0 | 300 | 150 | 0 | 0 | 26 |  |  | 5
2020-01-30 | B56629 | 2 | 중탄소 | KFMN438S |  | Al 탈산 | B | 37 | 15 | 53250 | 104.5 | B | B |  | B | 1 |  | 1 | 1540 | 1524 | 7600 |  |  | 7600 | 76.45 | 18 | 99414 | 1645 |  | Y | 48 | 40 | [15 empty] | 103.75 | 13-6 | 0.9 | 137.35 | A |  | 1633 | 1 | 0.06 | 1575 | 1.71 | 83 | 41 | 226 | 3:46 | 15 | 15 | 0 | 0 |  | 0 | 0 |  | AR | 2020-01-31 06:11 | 2020-01-31 06:35 | 24 | 2020-01-31 05:45 | 50 |  |  |  |  | Y | [8 empty] | 4.2 | 12.35 | 0 | [23 empty] | 0.27 | 0.27 | A | [9 empty] | 66 | 0 | 397 | 0 | 0 | 0 | 0 | 1053 | 0 | 0 | 0 | 0 | 0 | 34
2020-01-30 | A56700 | 1 | 고탄소 | STB2 |  | Al 탈산 | B | 18 | 19 | 52300 | 78.33 | B | B | B |  | 1 | 1 |  | 1520 | 1562 | 4400 |  |  | 4400 | 52 | 10 | 84610 | 1565 |  | Y | 42 | 32 | [7 empty] | 이호남 | 2 |  | N | Y |  |  |  | 101.65 | 13-3 | 204.19 | 0 | A |  | 1565 | 3 | 0.17 | 1524 | 1.17 | 68 | 28 | 250 | 4:10 | 25 | 25 | 63 | 0 |  | 0 |  |  | AR | 2020-01-31 05:56 | 2020-01-31 06:38 | 42 | 2020-01-31 05:53 | 45 |  |  |  |  | Y |  |  |  | Y | [5 empty] | 163.38 | 0 | [20 empty] | 1.19 |  |  | 0.01 | 0 | A | [9 empty] | 725 | 0 | 269 | 0 | 0 | 0 | 0 | 776 | 0 | 577 | 0 | 0 | 0 | 39
2020-01-30 | C54203 | 3 | 중탄소 | SPS6M | TUNDISH교체전 | Al 탈산 | T | 16 | 53 | 49650 | 101.48 | B | C | C |  | 1 |  | 1 | 1530 | 1568 | 6500 |  |  | 6500 | 66.54 | 48 | 97680 | 1617 |  | Y | 45 | 40 |  |  | C54200 | 05 |  |  |  | 박재승 | 3 |  | Y |  |  | Y |  | 105.4 | 12-9 | 223.68 | 0 | A |  | 1612 | 2 | 0.43 | 591 | 22.69 | -895 | 36 | 319 | 5:19 | 16 | 16 | 0 | 0 |  | 0 | 12 |  | AR | 2020-01-31 07:09 |  | 10 | 2020-01-31 06:56 | 22 |  |  |  |  | Y | [5 empty] | N |  |  |  | 10.9 | 0 | [23 empty] | 0 | 0 | A | [9 empty] | 1146 | 0 | 941 | 0 | 0 | 0 | 0 | 548 | 0 | 301 | 50 | 0 | 0 | 35 |  |  | 5
2020-01-30 | B56630 | 2 | 중탄소 | KFMN438S | 잔강최소화전 | Al 탈산 | B | 38 | 15 | 52850 | 105.43 | B | C |  | C | 1 |  | 1 | 1540 | 1564 | 6600 |  |  | 6600 | 65.17 | 17 | 101270 | 1647 |  | Y | 43 | 39 | [7 empty] | 최남길 | 2 |  |  |  |  | Y |  | 102.35 | 13-4 | 0 | 249.4 | A |  | 1631 | 1 | 0.08 | 1570 | 1.28 | 78 | 38 | 242 | 4:02 | 15 | 17 | 0 | 0 | 30 | 0 | 0 |  | AR | 2020-01-31 07:14 | 2020-01-31 07:41 | 27 | 2020-01-31 06:51 | 50 |  |  |  |  | Y | [9 empty] | 10.98 | 0 | [23 empty] | 0.3 | 0.3 | A | [9 empty] | 0 | 0 | 352 | 0 | 0 | 0 | 0 | 845 | 0 | 0 | 0 | 0 | 0 | 22
2020-01-30 | A56701 | 1 | 고탄소 | STB2 |  | Al 탈산 | B | 30 | 31 | 53000 | 84.25 | B | C | C |  | 1 | 1 |  | 1520 | 1560 | 3900 |  |  | 3900 | 38.41 | 12 | 101532 | 1553 |  | Y | 48 | 35 | [7 empty] | 이호남 | 2 |  |  | Y |  |  |  | 110.3 | 13-9 | 365.59 | 0 | A |  | 1553 | 3 | 0.17 | 1521 | 0.89 | 65 | 28 | 248 | 4:08 | 25 | 25 | 64 | 0 |  | 0 |  |  | AR | 2020-01-31 06:58 | 2020-01-31 07:40 | 42 | 2020-01-31 06:57 | 43 |  |  |  |  | Y |  |  |  | Y | [5 empty] | 150.95 | 0 | [20 empty] | 1.19 |  |  | 2.6 | 0 | A | [9 empty] | 0 | 21 | 0 | 0 | 0 | 0 | 0 | 1036 | 0 | 489 | 0 | 0 | 0 | 53
2020-01-31 | C54204 | 3 | 중탄소 | AE4130MI7 |  | Al 탈산 | I | 1 | 63 | 50250 | 100.47 | C | C | C |  | 1 |  | 1 | 1560 | 1538 | 7300 |  |  | 7300 | 86.9 | 21 | 84000 | 1657 |  | INGOT | 46 | 38 |  |  |  | 05 | [9 empty] | Y |  | 90.3 | 11-2 | 258.33 | 0 | A |  | 1641 | 2 | 0.45 | 1576 | 1.55 | 75 |  | 294 | 4:54 | 20 | 20 | 0 | 0 |  | 0 | 13 |  | AR | 2020-01-31 08:11 |  | 14 | 2020-01-31 07:59 | [5 empty] | Y | [5 empty] | N |  |  |  | 12.02 | 0 | [18 empty] | 1.2 |  |  |  |  | 0 | 0 | A | [9 empty] | 1256 | 0 | 109 | 0 | 0 | 0 | 0 | 530 | 0 | 200 | 0 | 0 | 0 | 35
2020-01-31 | B56631 | 2 | 중탄소 | KBMA75S | 잔강최소화, 교체전 | Al 탈산 | B | 15 | 64 | 49550 | 99.08 | C | C |  | C | 1 |  | 1 | 1540 | 1576 | 6300 |  |  | 6300 | 61.99 | 12 | 101628 | 1654 |  | Y | 46 | 36 | [7 empty] | 고승만 | 2 |  |  |  |  | Y |  | 95.15 | 11-7 | 31.48 | 193.61 | A |  | 1635 | 1 | 0.08 | 1565 | 1.46 | 70 | 23 | 256 | 4:16 | 16 | 18 | 0 | 0 |  | 0 | 0 |  | N2 | 2020-01-31 08:11 | 2020-01-31 09:01 | 50 | 2020-01-31 07:58 | 63 |  |  |  |  | Y | [8 empty] | 5 | 0 | 11.48 | [23 empty] | 0.1 | 0.1 | A | [9 empty] | 0 | 0 | 297 | 0 | 0 | 237 | 0 | 803 | 0 | 413 | 0 | 0 | 0 | 32 |  |  | 5
2020-01-31 | A56702 | 1 | 고탄소 | STB2 |  | Al 탈산 | B | 21 | 40 | 50400 | 82.67 | C | C | C |  | 1 | 1 |  | 1520 | 1539 | 4700 |  |  | 4700 | 46.29 | 12 | 101532 | 1562 |  | Y | 42 | 31 | [7 empty] | 박안희 | 2 |  | Y |  |  |  |  | 97.85 | 12-4 | 308.54 | 0 | A |  | 1562 | 3 | 0.17 | 1521 | 1.05 | 65 | 31 | 250 | 4:10 | 25 | 25 | 65 | 0 |  | 0 |  |  | AR | 2020-01-31 08:14 | 2020-01-31 08:48 | 34 | 2020-01-31 08:12 | 36 | [8 empty] | Y | [5 empty] | 185.66 | 0 | [20 empty] | 1.06 |  |  | 0.01 | 0 | A | [9 empty] | 0 | 0 | 234 | 0 | 0 | 0 | 0 | 598 | 0 | 517 | 0 | 0 | 0 | 34
2020-01-31 | C54205 | 3 | 중탄소 | SM43C | 연주시작 | Al 탈산 | T | 29 | 73 | 49550 | 105.38 | C | C | C |  | 1 |  | 1 | 1535 | 1543 | 7000 |  |  | 7000 | 77.22 | 33 | 90651 | 1645 |  | Y | 50 | 41 |  |  |  | 03 |  |  |  |  | 2 |  |  | Y |  | Y |  | 100.85 | 12-1 | 160.36 | 0 | A |  | 1629 | 2 | 0.45 | 1587 | 1.24 | 93 | 38 | 348 | 5:48 | 10 | 10 | 0 | 0 |  | 0 | 22 |  | N2 | 2020-01-31 09:21 |  | 21 | 2020-01-31 08:58 | 43 |  |  |  |  | Y | [5 empty] | Y |  |  |  | 9.86 | 0 | [23 empty] | 0 | 0 | A | [9 empty] | 0 | 0 | 5 | 0 | 0 | 0 | 0 | 517 | 0 | 201 | 0 | 0 | 0 | 66 |  |  | 9 |  | 1
2020-01-31 | B56632 | 2 | 중탄소 | SMN443H | TUNDISH교체 | Al 탈산 | B | 32 | 65 | 49300 | 112.85 | C | C |  | C | 1 |  | 1 | 1540 | 1545 | 8700 |  |  | 8700 | 89.8 | 17 | 96883 | 1674 |  | Y | 48 | 42 | [7 empty] | 고승만 | 2 |  |  |  |  | Y |  | 101.4 | 12-3 | 233.57 | 0 | A |  | 1647 | 1 | 0.34 | 1573 | 1.3 | 82 | 34 | 343 | 5:43 | 18 | 20 | 0 | 0 |  | 0 | 0 |  | AR | 2020-01-31 09:50 | 2020-01-31 10:19 | 29 | 2020-01-31 09:30 | 48 |  |  |  |  | Y | [8 empty] | 5 | 12.73 | 0 | [19 empty] | 2.65 | 2.11 |  |  | 0.1 | 0.1 | A | [9 empty] | 104 | 0 | 860 | 20 | 0 | 240 | 0 | 746 | 0 | 309 | 0 | 0 | 0 | 36 |  |  | 9 |  | 1
2020-01-31 | A56703 | 1 | 고탄소 | STB2 |  | Al 탈산 | B | 36 | 14 | 53300 | 92.48 | C | C | C |  | 1 | 1 |  | 1520 | 1534 | 6700 |  |  | 6700 | 65.99 | 12 | 101532 | 1544 |  | Y | 46 | 43 | [7 empty] | 박안희 | 2 |  | Y |  |  |  |  | 110.3 | 14-3 | 222.68 | 0 | A |  | 1544 | 3 | 0.18 | 1524 | 0.44 | 68 | 36 | 252 | 4:12 | 25 | 25 | 66 | 0 |  | 0 |  |  | AR | 2020-01-31 09:33 | 2020-01-31 09:48 | 15 | 2020-01-31 09:32 | 16 |  |  |  |  | Y |  |  |  | Y | [5 empty] | 257.2 | 0 | [20 empty] | 1.27 |  |  | 2.91 | 0 | A | [9 empty] | 0 | 0 | 302 | 0 | 0 | 0 | 0 | 895 | 0 | 739 | 0 | 0 | 0 | 97
2020-01-31 | C54206 | 3 | 중탄소 | SM43C | 연주종료 | Al 탈산 | T | 22 | 62 | 50300 | 85.55 | C | C | C |  | 1 |  | 1 | 1535 | 1545 | 5700 |  |  | 5700 | 57.64 | 36 | 98892 | 1614 |  | Y | 42 | 39 |  |  |  | 03 |  |  |  |  | 2 |  |  |  |  | Y |  | 101.7 | 12-3 | 117.39 | 0 | A |  | 1603 | 2 | 0.47 | 1567 | 1 | 73 | 31 | 321 | 5:21 | 10 | 10 | 0 | 0 |  | 0 | 7 |  | N2 | 2020-01-31 10:09 |  | 42 | 2020-01-31 10:01 | 49 |  |  |  |  | Y | [5 empty] | Y |  |  |  | 26.08 | 0 | [23 empty] | 0 | 0 | A | [9 empty] | 0 | 0 | 17 | 0 | 0 | 0 | 0 | 537 | 0 | 200 | 0 | 0 | 0 | 46 |  |  | 5
2020-01-31 | B56633 | 2 | 중탄소 | SMN443H |  | Al 탈산 | B | 37 | 16 | 53550 | 107.97 | C | C |  | C | 1 |  | 1 | 1540 | 1535 | 7900 |  |  | 7900 | 81.54 | 17 | 96883 | 1645 |  | Y | 49 | 38 | C54204 인코트 3톤 잔강처리 |  | C54204 | 03 |  |  |  | 고승만 | 2 |  |  | Y |  | Y |  | 108.45 | 14-1 | 291.67 | 0 | A |  | 1635 | 1 | 0.35 | 1575 | 1.23 | 84 | 39 | 258 | 4:18 | 18 | 20 | 0 | 0 | 60 | 0 | 0 |  | AR | 2020-01-31 10:53 | 2020-01-31 11:20 | 28 | 2020-01-31 10:32 | 48 |  |  |  |  | Y | [8 empty] | 3.7 | 13.45 | 0 | [20 empty] | 1.39 |  |  | 0.17 | 0.17 | A | [9 empty] | 52 | 0 | 843 | 0 | 0 | 286 | 0 | 806 | 0 | 203 | 0 | 0 | 0 | 65 |  |  | 5
2020-01-31 | A56704 | 1 | 고탄소 | STB2 |  | Al 탈산 | B | 18 | 20 | 52600 | 88.6 | C | C | C |  | 1 | 1 |  | 1520 | 1535 | 6100 |  |  | 6100 | 72.1 | 10 | 84610 | 1566 |  | Y | 49 | 39 | [7 empty] | 박안희 | 2 |  |  | Y |  |  |  | 103 | 13-4 | 1.11 | 0 | A |  | 1566 | 3 | 0.17 | 1523 | 1.08 | 67 | 35 | 255 | 4:15 | 25 | 25 | 67 | 0 |  | 0 |  |  | AR | 2020-01-31 10:39 | 2020-01-31 10:55 | 16 | 2020-01-31 10:38 | 17 |  |  |  |  | Y |  |  |  | Y | [5 empty] | 277.61 | 0 | [20 empty] | 1.2 |  |  | 5.23 | 0 | A | [9 empty] | 0 | 0 | 252 | 37 | 0 | 0 | 0 | 898 | 0 | 550 | 0 | 0 | 0 | 31
2020-01-31 | C54207 | 3 | 중탄소 | SM43C | 연주종료 | Al 탈산 | T | 16 | 54 | 49800 | 84.78 | C | C | C |  | 1 |  | 1 | 1535 | 1564 | 6000 |  |  | 6000 | 45.5 | 48 | 131856 | 1604 |  | Y | 42 | 36 | [8 empty] | 2 |  |  |  |  | Y |  | 98.5 | 12-2 | 192.22 | 0 | A |  | 1606 | 2 | 0.46 | 1567 | 1.22 | 73 | 28 | 360 | 6:00 | 10 | 10 | 0 | 0 |  | 0 | 11 |  | N2 | 2020-01-31 11:29 |  | 30 | 2020-01-31 11:18 | 41 |  |  |  |  | Y | [5 empty] | Y |  |  |  | 1.92 | 0 | [23 empty] | 0 | 0 | A | [9 empty] | 0 | 0 | 0 | 0 | 0 | 0 | 0 | 533 | 0 | 200 | 79 | 0 | 0 | 75
2020-01-31 | B56634 | 2 | 중탄소 | SMN443H |  | Al 탈산 | B | 38 | 16 | 53200 | 107.57 | C | C |  | C | 1 |  | 1 | 1540 | 1554 | 6700 |  |  | 6700 | 65.31 | 18 | 102582 | 1637 | 355 | Y | 47 | 34 |  |  | B56631 | 03 |  |  |  | 고승만 | 2 |  |  | Y |  | Y |  | 104.9 | 13-7 | 284.34 | 0 | A |  | 1623 | 1 | 0.34 | 1564 | 1.22 | 73 | 29 | 210 | 3:30 | 18 | 19 | 0 | 0 |  | 0 | 0 |  | AR | 2020-01-31 11:55 | 2020-01-31 12:27 | 32 | 2020-01-31 11:35 | 53 |  |  |  |  | Y | [8 empty] | 4 | 10.87 | 0 | [20 empty] | 1.34 |  |  | 0.24 | 0.24 | A | [9 empty] | 132 | 0 | 726 | 0 | 0 | 266 | 0 | 603 | 0 | 204 | 0 | 0 | 0 | 45 |  |  | 5
2020-01-31 | A56705 | 1 | 고탄소 | STB2 |  | Al 탈산 | B | 30 | 32 | 52200 | 83.6 | C | C | C |  | 1 | 1 |  | 1520 | 1537 | 5600 |  |  | 5600 | 55.16 | 12 | 101532 | 1554 | 707 | Y | 43 | 37 | [7 empty] | 박안희 | 2 |  | Y |  |  |  |  | 108.6 | 13-7 | 12.13 | 0 | A |  | 1554 | 3 | 0.17 | 1521 | 0.85 | 65 | 32 | 276 | 4:36 | 25 | 25 | 68 | 0 |  | 0 |  |  | AR | 2020-01-31 11:43 | 2020-01-31 12:01 | 18 | 2020-01-31 11:40 | 20 |  |  |  |  | Y |  |  |  | N | 상승관 베어링 파손으로 작동불 (플러그 장치) |  |  |  |  | 202.15 | 0 | [20 empty] | 1.4 |  |  | 0.01 | 0 | A | [9 empty] | 0 | 0 | 288 | 0 | 0 | 0 | 0 | 598 | 0 | 554 | 0 | 0 | 0 | 42
2020-01-31 | B56635 | 2 | 중탄소 | SMN443H |  | Al 탈산 | B | 15 | 65 | 49650 | 106.95 | C | C |  | C | 1 |  | 1 | 1540 | 1544 | 7600 |  |  | 7600 | 83.35 | 16 | 91184 | 1634 |  | Y | 46 | 38 | [7 empty] | 고승만 | 2 |  |  |  |  | Y |  | 102.85 | 12-4 | 220.14 | 0 | A |  | 1625 | 1 | 0.28 | 1563 | 1.27 | 72 | 27 | 222 | 3:42 | 18 | 20 | 0 | 0 | 30 | 0 | 0 |  | AR | 2020-01-31 12:58 | 2020-01-31 13:33 | 35 | 2020-01-31 12:37 | 56 |  |  |  |  | Y | [8 empty] | 5 | 10.8 | 0 | [20 empty] | 1.1 |  |  | 0.16 | 0.16 | A | [9 empty] | 63 | 0 | 701 | 0 | 0 | 215 | 0 | 896 | 0 | 514 | 0 | 0 | 0 | 49 |  |  | 5
2020-01-31 | C54208 | 3 | 중탄소 | SM45CB2 | 연주종료 | Si 탈산 | T | 1 | 64 | 50300 | 79.03 | C | C | C |  | 1 |  | 1 | 1535 | 1552 | 5800 |  |  | 5800 | 87.97 | 24 | 65928 | 1606 |  | Y | 46 | 36 |  |  |  | 05 |  |  |  |  | 2 |  |  |  |  | Y |  | 104 | 12-5 | 124.06 | 0 | A |  | 1604 | 2 | 0.44 | 1566 | 1.52 | 73 | 30 | 358 | 5:58 | 7 | 7 | 0 | 0 |  | 0 | 8 |  | N2 | 2020-01-31 12:33 |  | 32 | 2020-01-31 12:25 | 40 |  |  |  |  | Y | [5 empty] | Y |  |  |  | 1.91 | 0 | [23 empty] | 0.77 | 0 | A | [9 empty] | 0 | 0 | 241 | 0 | 0 | 0 | 0 | 872 | 0 | 200 | 57 | 0 | 0 | 35 |  |  | 5
2020-01-31 | A56706 | 1 | 고탄소 | STB2 |  | Al 탈산 | B | 21 | 41 | 50200 | 100.25 | C | C | C |  | 1 | 1 |  | 1520 | 1537 | 6100 |  |  | 6100 | 60.08 | 12 | 101532 | 1555 |  | Y | 61 | 38 | 출강량 적어 RH진공 불가 B56635 약10톤 합탕 | [6 empty] | 박안희 | 2 |  | Y |  |  |  |  | 101.35 | 12-7 | 351.63 | 0 | A |  | 1555 | 3 | 0.17 | 1522 | 0.89 | 66 | 39 | 251 | 4:11 | 25 | 25 | 69 | 0 |  | 0 |  |  | AR | 2020-01-31 13:01 | 2020-01-31 13:14 | 13 | 2020-01-31 13:00 | 14 |  |  |  |  | Y |  |  |  | N | 상승관 베어링 파손으로 작동불 (플러그 장치) |  |  |  |  | 256.9 | 0 | [20 empty] | 1.08 |  |  | 1.5 | 0 | A | [9 empty] | 0 | 32 | 119 | 0 | 0 | 0 | 0 | 595 | 0 | 549 | 0 | 0 | 0 | 74
2020-01-31 | B56636 | 2 | 중탄소 | SMN443H |  | Al 탈산 | B | 32 | 66 | 49050 | 114.73 | C | C |  | A | 1 |  | 1 | 1540 | 1534 | 7500 |  |  | 7500 | 82.25 | 16 | 91184 | 1646 |  | Y | 49 | 44 | A56706 에 용강 부족으로 6톤 따라줌 | [6 empty] | 고승만 | 2 |  |  |  |  | Y |  | 96.95 | 11-8 | 195.76 | 0 | A |  | 1631 | 1 | 0.28 | 1563 | 1.35 | 72 | 34 | 238 | 3:58 | 18 | 19 | 0 | 0 |  | 0 | 0 |  | AR | 2020-01-31 14:10 | 2020-01-31 14:32 | 22 | 2020-01-31 13:46 | 46 |  |  |  |  | Y | [8 empty] | 4.5 | 14.16 | 0 | [20 empty] | 0.93 |  |  | 0.32 | 0.32 | A | [9 empty] | 33 | 0 | 473 | 0 | 0 | 198 | 0 | 947 | 0 | 416 | 0 | 0 | 0 | 0
2020-01-31 | C54209 | 3 | 중탄소 | SM45CB2 | 연주종료 | Si 탈산 | T | 29 | 74 | 48800 | 85.67 | C | C | C |  | 1 |  | 1 | 1535 | 1557 | 5800 |  |  | 5800 | 58.65 | 36 | 98892 | 1597 | 344 | Y | 42 | 38 |  |  |  | 05 |  |  |  |  | 2 |  | Y |  |  | Y |  | 102.05 | 12-2 | 122.48 | 0 | A |  | 1596 | 2 | 0.46 | 1566 | 0.97 | 73 | 28 | 340 | 5:40 | 7 | 7 | 0 | 0 |  | 0 | 13 |  | N2 | 2020-01-31 13:47 |  | 29 | 2020-01-31 13:34 | 42 |  |  |  |  | Y | [5 empty] | Y |  |  | 5 | 2.18 | 0 | [23 empty] | 0.77 | 0 | A | [9 empty] | 0 | 0 | 5 | 0 | 0 | 0 | 0 | 947 | 0 | 199 | 101 | 0 | 0 | 37 |  |  | 5
2020-01-31 | A56707 | 1 | 고탄소 | STB2 |  | Al 탈산 | B | 36 | 15 | 52700 | 79.78 | C | C | C |  | 1 | 1 |  | 1520 | 1554 | 4600 |  |  | 4600 | 54.37 | 10 | 84610 | 1553 |  | Y | 42 | 31 | [7 empty] | 박안희 | 2 |  | Y |  |  |  |  | 101.65 | 13-4 | 117.33 | 0 | A |  | 1553 | 3 | 0.17 | 1537 | 0.43 | 81 | 33 | 262 | 4:22 | 25 | 26 | 70 | 0 |  | 0 |  |  | AR | 2020-01-31 13:58 | 2020-01-31 14:16 | 18 | 2020-01-31 13:56 | 19 |  |  |  |  | Y |  |  |  | N | 상승관 베어링 파손으로 작동불 (플러그 장치) |  |  |  |  | 192.83 | 0 | [20 empty] | 1.16 |  |  | 3.35 | 0 | A | [9 empty] | 0 | 31 | 217 | 0 | 0 | 0 | 0 | 594 | 0 | 548 | 0 | 0 | 0 | 35
2020-01-31 | B56637 | 2 | 중탄소 | SMN443H |  | Al 탈산 | B | 37 | 17 | 52650 | 108.93 | C | A |  | A | 1 |  | 1 | 1540 | 1526 | 8200 |  |  | 8200 | 79.94 | 18 | 102582 | 1655 |  | Y | 46 | 41 | [7 empty] | 고승만 | 2 |  |  |  |  | Y |  | 103.75 | 13-5 | 197.19 | 0 | A |  | 1640 | 1 | 0.21 | 1563 | 1.52 | 72 | 34 | 250 | 4:10 | 18 | 23 | 0 | 0 |  | 0 | 0 |  | AR | 2020-01-31 15:09 | 2020-01-31 15:34 | 25 | 2020-01-31 14:47 | 47 |  |  |  |  | Y | [8 empty] | 4.5 | 22.76 | 0 | [20 empty] | 0.66 |  |  | 0.29 | 0.29 | A | [9 empty] | 91 | 0 | 794 | 0 | 0 | 244 | 0 | 852 | 0 | 412 | 0 | 0 | 0 | 40
2020-01-31 | C54210 | 3 | 중탄소 | SM45CB | 연주종료 | Si 탈산 | T | 22 | 63 | 49550 | 92.53 | C | A | A |  | 1 |  | 1 | 1535 | 1559 | 6200 |  |  | 6200 | 62.69 | 36 | 98892 | 1624 |  | Y | 42 | 38 | [15 empty] | 105 | 12-6 | 47.62 | 0 | A |  | 1606 | 2 | 0.46 | 1558 | 1.33 | 65 | 28 | 552 | 9:12 | 7 | 7 | 0 | 0 |  | 0 |  |  | N2 | 2020-01-31 15:03 |  | 21 | 2020-01-31 14:48 | 36 |  |  |  |  | Y | [5 empty] | Y |  |  | 4 | 8.48 | 0 | [23 empty] | 0 | 0 | A | [9 empty] | 0 | 0 | 170 | 0 | 0 | 0 | 0 | 913 | 0 | 200 | 102 | 0 | 0 | 77 |  |  | 5
2020-01-31 | A56708 | 1 | 고탄소 | STB2 | TUNDISH교체전 | Al 탈산 | B | 18 | 21 | 53000 | 89.98 | C | A | A |  | 1 | 1 |  | 1520 | 1545 | 5300 |  |  | 5300 | 52.62 | 13 | 100714 | 1568 |  | Y | 42 | 34 | [7 empty] | 박안희 | 3 |  | Y |  |  |  |  | 107.55 | 13-9 | 199.53 | 0 | A |  | 1568 | 3 | 0.17 | 1522 | 0.94 | 66 | 35 | 272 | 4:32 | 25 | 25 | 71 | 0 |  | 0 |  |  | AR | 2020-01-31 15:06 | 2020-01-31 15:18 | 12 | 2020-01-31 15:06 | 12 | [8 empty] | N | 상승관 플러그 장치 고장으로 하강관만 사용 |  |  |  |  | 0.19 | 0 | [20 empty] | 1.08 |  |  | 4.58 | 0 | A | [9 empty] | 0 | 42 | 153 | 23 | 0 | 0 | 0 | 546 | 0 | 518 | 0 | 0 | 0 | 68
2020-01-31 | B56638 | 2 | 중탄소 | SMN443H |  | Al 탈산 | B | 38 | 17 | 52300 | 107.52 | A | A |  | A | 1 |  | 1 | 1540 | 1527 | 7900 |  |  | 7900 | 86.64 | 16 | 91184 | 1644 |  | Y | 46 | 40 | [7 empty] | 임현진 | 2 |  |  |  |  | Y |  | 104.9 | 13-7 | 328.21 | 0 | A |  | 1633 | 1 | 0.28 | 1560 | 1.42 | 69 | 31 | 365 | 6:05 | 18 | 23 | 0 | 0 |  | 0 | 0 |  | AR | 2020-01-31 16:12 | 2020-01-31 16:38 | 26 | 2020-01-31 15:55 | 43 |  |  |  |  | Y | [8 empty] | 5 | 25.81 | 0 | [20 empty] | 0.94 |  |  | 0.22 | 0.22 | A | [9 empty] | 111 | 0 | 892 | 0 | 0 | 244 | 0 | 898 | 0 | 207 | 0 | 0 | 0 | 22
2020-01-31 | A56709 | 1 | 고탄소 | STB3D | TUNDISH교체 | Al 탈산 | B | 30 | 33 | 52600 | 90.37 | A | A | A |  | 1 | 1 |  | 1520 | 1568 | 6300 |  |  | 6300 | 74.46 | 10 | 84610 | 1583 |  | Y | 43 | 39 |  |  | A56706 |  |  |  |  | 정용태 | 3 |  | Y |  |  |  |  | 105.35 | 13-3 | 294.06 | 0 | A |  | 1583 | 3 | 0.16 | 1548 | 0.78 | 97 | 47 | 269 | 4:29 | 25 | 26 | 72 | 0 |  | 0 |  |  | AR | 2020-01-31 16:04 | 2020-01-31 16:48 | 44 | 2020-01-31 16:02 | 46 |  |  |  |  | Y |  |  |  | N | 상승관 플러그 장치 고장으로 하강관만 사용 |  |  |  |  | 242.05 | 0 | [19 empty] | 2.02 | 1.38 |  |  | 0.01 | 0 | A | [9 empty] | 0 | 81 | 1195 | 72 | 0 | 0 | 0 | 298 | 0 | 297 | 0 | 0 | 0 | 62 |  |  |  |  | 1
2020-01-31 | C54211 | 3 | 중탄소 | SM45CB | 연주종료 | Si 탈산 | T | 16 | 55 | 49700 | 79.93 | A | A | A |  | 1 |  | 1 | 1535 | 1540 | 5700 |  |  | 5700 | 57.64 | 36 | 98892 | 1609 |  | Y | 43 | 33 |  |  | C54208 | 05 |  |  |  | 정종훈 | 2 |  | Y | N |  | Y |  | 103.3 | 12-6 | 185.04 | 0 | A |  | 1597 | 2 | 0.45 | 1561 | 1.38 | 68 | 23 | 372 | 6:12 | 7 | 7 | 0 | 0 |  | 0 | 12 |  | N2 | 2020-01-31 16:00 |  | 34 | 2020-01-31 15:48 | 46 |  |  |  |  | Y | [5 empty] | Y |  |  | 4.5 | 3.29 | 0 | [23 empty] | 0 | 0 | A | [9 empty] | 0 | 0 | 43 | 0 | 0 | 0 | 0 | 995 | 0 | 0 | 0 | 0 | 0 | 43 |  |  | 5
2020-01-31 | B56639 | 2 | 중탄소 | SMN443H | TUNDISH교체전 | Al 탈산 | B | 15 | 66 | 49250 | 98.13 | A | A |  | A | 1 |  | 1 | 1540 | 1524 | 7000 |  |  | 7000 | 81.89 | 15 | 85485 | 1657 |  | Y | 42 | 35 | [15 empty] | 95.05 | 11-6 | 314.19 | 0 | A |  | 1641 | 1 | 0.14 | 1570 | 1.73 | 79 | 29 | 302 | 5:02 | 18 | 23 | 0 | 0 |  | 0 | 0 |  | AR | 2020-01-31 17:02 | 2020-01-31 17:44 | 41 | 2020-01-31 16:48 | 56 |  |  |  |  | Y | [8 empty] | 5.5 | 29.05 | 0 | [20 empty] | 0.67 |  |  | 0.39 | 0.39 | A | [9 empty] | 100 | 0 | 760 | 0 | 0 | 239 | 0 | 801 | 0 | 206 | 0 | 0 | 0 | 43
2020-01-31 | A56710 | 1 | 고탄소 | STB3D |  | Al 탈산 | B | 21 | 42 | 50200 | 87.32 | A | A | A |  | 1 | 1 |  | 1520 | 1538 | 5400 |  |  | 5400 | 53.19 | 12 | 101532 | 1571 |  | Y | 41 | 34 |  |  | A56707 |  |  |  |  | 정용태 | 3 |  | Y |  |  |  |  | 105.45 | 13-1 | 271.89 | 0 | A |  | 1571 | 3 | 0.17 | 1518 | 1.18 | 67 | 31 | 262 | 4:22 | 25 | 25 | 73 | 0 |  | 0 |  |  | AR | 2020-01-31 17:05 | 2020-01-31 17:53 | 48 | 2020-01-31 17:03 | 50 |  |  |  |  | Y |  |  |  | Y | [5 empty] | 224.81 | 0 | [20 empty] | 1.35 |  |  | 0.01 | 0 | A | [9 empty] | 0 | 36 | 1256 | 0 | 0 | 0 | 0 | 298 | 0 | 297 | 0 | 0 | 0 | 68
2020-01-31 | C54212 | 3 | 중탄소 | SM45CB | 연주종료 | Si 탈산 | T | 1 | 65 | 50250 | 83.45 | A | A | A |  | 1 |  | 1 | 1535 | 1555 | 5300 |  |  | 5300 | 53.59 | 36 | 98892 | 1607 |  | Y | 42 | 36 |  |  | C54209 | 05 |  |  |  | 도주용 | 2 |  | N | Y |  | Y |  | 101.65 | 12-3 | 146.64 | 0 | A |  | 1594 | 2 | 0.46 | 1560 | 0.97 | 67 | 24 | 370 | 6:10 | 7 | 7 | 0 | 0 |  | 0 | 7 |  | N2 | 2020-01-31 17:05 |  | 38 | 2020-01-31 16:58 | 46 |  |  |  |  | Y | [5 empty] | Y |  |  | 5 | 4.37 | 0 | [23 empty] | 0.63 | 0 | A | [9 empty] | 0 | 0 | 277 | 0 | 0 | 0 | 0 | 701 | 0 | 0 | 0 | 0 | 0 | 55 |  |  | 4
2020-01-31 | B56640 | 2 | 중탄소 | SMN440 | TUNDISH교체 | Al 탈산 | B | 32 | 67 | 48600 | 104.08 | A | A |  | A | 1 |  | 1 | 1540 | 1567 | 8000 |  |  | 8000 | 85.73 | 16 | 93312 | 1667 |  | Y | 46 | 41 | [7 empty] | 임현진 | 2 |  |  |  |  | Y |  | 112.3 | 13-3 | 287.6 | 0 | A |  | 1652 | 1 | 0.1 | 1584 | 1.55 | 90 | 30 | 298 | 4:58 | 18 | 21 | 0 | 0 | 35 | 0 | 0 |  | AR | 2020-01-31 18:22 | 2020-01-31 19:02 | 40 | 2020-01-31 18:06 | 56 |  |  |  |  | Y | [8 empty] | 3.5 | 13.2 | 0 | [19 empty] | 2 |  |  |  | 0.13 | 0.13 | A | [9 empty] | 0 | 0 | 1218 | 0 | 0 | 249 | 0 | 597 | 0 | 202 | 0 | 0 | 0 | 21 |  |  |  |  | 1
2020-01-31 | C54213 | 3 | 중탄소 | SM45CB | 연주종료 | Si 탈산 | T | 29 | 75 | 49050 | 94.82 | A | A | A |  | 1 |  | 1 | 1535 | 1592 | 5700 |  |  | 5700 | 57.64 | 36 | 98892 | 1612 |  | Y | 49 | 42 |  |  | C54210 | 05 |  |  |  | 정종훈 | 2 |  |  | Y |  | Y | 4 | 108.1 | 12-7 | 169.38 | 0 | A |  | 1602 | 2 | 0.47 | 1561 | 1.14 | 68 | 26 | 551 | 9:11 | 7 | 7 | 0 | 0 |  | 0 | 10 |  | N2 | 2020-01-31 18:16 |  | 35 | 2020-01-31 18:06 | 46 |  |  |  |  | Y | [5 empty] | Y |  |  | 5 | 9.19 | 0 | [23 empty] | 0 | 0 | A | [9 empty] | 0 | 0 | 58 | 0 | 0 | 0 | 0 | 2102 | 0 | 398 | 0 | 0 | 0 | 40 |  |  |  | 0.0415
2020-01-31 | A56711 | 1 | 고탄소 | STB3D |  | Al 탈산 | B | 36 | 16 | 53400 | 88.2 | A | A | A |  | 1 | 1 |  | 1520 | 1531 | 6700 |  |  | 6700 | 44.88 | 18 | 149300 | 1543 |  | Y | 47 | 43 |  |  | A56708 |  |  |  |  | 정용태 | 3 |  | Y |  |  |  |  | 111.4 | 14-4 | 232.47 | 0 | A |  | 1543 | 3 | 0.17 | 1514 | 0.71 | 63 | 28 | 268 | 4:28 | 25 | 25 | 74 | 0 |  | 0 |  |  | AR | 2020-01-31 18:27 | 2020-01-31 18:56 | 29 | 2020-01-31 18:27 | 29 |  |  |  |  | Y |  |  |  | N | 상승관 플러그 장치 고장으로 하강관만 사용 |  |  |  |  | 183.46 | 0 | [20 empty] | 1.23 |  |  | 4.54 | 0 | B |  |  | 14.001 | 20.071 | 55.637 | 0.16 | 3.973 | 2.772 | 1612.78 | 0 | 72 | 1365 | 60 | 0 | 0 | 0 | 796 | 0 | 298 | 0 | 0 | 0 | 113
2020-01-31 | C54214 | 3 | 중탄소 | SM45CB | 연주종료 | Si 탈산 | T | 22 | 64 | 49850 | 86.37 | A | A | A |  | 1 |  | 1 | 1535 | 1550 | 5600 |  |  | 5600 | 56.63 | 36 | 98892 | 1607 |  | Y | 45 | 36 |  |  | C54211 | 05 |  |  |  | 정종훈 | 2 |  |  | Y |  | Y |  | 102.85 | 12-4 | 192.06 | 0 | A |  | 1603 | 2 | 0.46 | 1564 | 1.3 | 71 | 23 | 402 | 6:42 | 7 | 7 | 0 | 0 |  | 0 | 12 |  | N2 | 2020-01-31 19:15 |  | 47 | 2020-01-31 19:03 | 59 |  |  |  |  | Y | [5 empty] | Y |  |  | 4.5 | 5.38 | 0 | [23 empty] | 0 | 0 | A | [9 empty] | 0 | 0 | 53 | 0 | 0 | 0 | 0 | 1203 | 0 | 0 | 0 | 0 | 0 | 71 |  |  | 5
2020-01-31 | B56641 | 2 | 중탄소 | SMN440 |  | Al 탈산 | B | 37 | 18 | 52250 | 88.52 | A | A |  | A | 1 |  | 1 | 1540 | 1556 | 7000 |  |  | 7000 | 75.02 | 16 | 93312 | 1657 |  | Y | 41 | 36 | [7 empty] | 임현진 | 2 |  |  |  |  | Y |  | 103.95 | 13-5 | 256.7 | 0 | A |  | 1644 | 1 | 0.15 | 1575 | 1.7 | 81 | 35 | 308 | 5:08 | 18 | 19 | 0 | 0 | 50 | 0 | 0 |  | AR | 2020-01-31 19:18 | 2020-01-31 20:09 | 51 | 2020-01-31 19:08 | 62 |  |  |  |  | Y | [8 empty] | 5 | 22.38 | 0 | [20 empty] | 0.9 |  |  | 0.13 | 0.13 | A | [9 empty] | 0 | 0 | 1144 | 0 | 0 | 216 | 0 | 800 | 0 | 206 | 0 | 0 | 0 | 20 |  |  | 7
2020-01-31 | A56712 | 1 | 고탄소 | P-STB3D |  | Si 탈산 | B | 18 | 22 | 52600 | 94.5 | A | A | A |  | 1 | 1 |  | 1520 | 1554 | 6400 |  |  | 6400 | 126.07 | 6 | 50766 | 1550 |  | Y | 49 | 42 |  |  | A56709 |  |  |  |  | 정용태 | 3 |  |  | Y |  |  |  | 107.4 | 13-8 | 366.89 | 0 | A |  | 1550 | 3 | 0.17 | 1519 | 0.67 | 69 | 29 | 239 | 3:59 | 30 | 30 | 75 | 0 |  | 0 |  |  | AR | 2020-01-31 19:33 | 2020-01-31 20:06 | 33 | 2020-01-31 19:33 | 33 | [8 empty] | N | 상승관 플러그 장치 고장으로 하강관만 사용 |  |  |  |  | 0.17 | 0 | [23 empty] | 5.8 | 0 | A |  |  | 13.932 | 20.014 | 56.027 | 0.156 | 4.021 | 2.799 | 1604.99 | 0 | 80 | 1350 | 26 | 0 | 0 | 0 | 644 | 0 | 395 | 0 | 0 | 0 | 123 |  |  |  | 0
2020-01-31 | B56642 | 2 | 중탄소 | SMN440 |  | Al 탈산 | B | 38 | 18 | 51800 | 94.2 | A | A |  | A | 1 |  | 1 | 1540 | 1547 | 7000 |  |  | 7000 | 65.87 | 14 | 106272 | 1645 |  | Y | 43 | 36 | [7 empty] | 임현진 | 2 |  |  |  |  | Y |  | 104 | 13-5 | 291.6 | 0 | A |  | 1635 | 1 | 0.2 | 1562 | 1.36 | 68 | 34 | 273 | 4:33 | 18 | 19 | 0 | 0 |  | 0 | 0 |  | AR | 2020-01-31 20:22 | 2020-01-31 21:15 | 53 | 2020-01-31 20:09 | 66 |  |  |  |  | Y | [8 empty] | 4.5 | 16.65 | 0 | [20 empty] | 1.07 |  |  | 0.16 | 0.16 | A | [9 empty] | 0 | 0 | 1144 | 0 | 0 | 223 | 0 | 747 | 0 | 205 | 0 | 0 | 0 | 40 |  |  | 7
2020-01-31 | C54215 | 3 | 중탄소 | SM45CB | 연주종료 | Si 탈산 | T | 16 | 56 | 49550 | 91.28 | A | A | A |  | 1 |  | 1 | 1535 | 1538 | 6700 |  |  | 6700 | 67.75 | 36 | 98892 | 1614 |  | Y | 52 | 36 |  |  | C54212 | 05 |  |  |  | 도주용 | 2 |  |  | Y |  | Y | 4 | 102.5 | 12-5 | 197.91 | 0 | A |  | 1618 | 2 | 0.48 | 1567 | 2.13 | 74 | 25 | 401 | 6:41 | 7 | 7 | 0 | 0 |  | 0 |  |  | N2 | 2020-01-31 20:21 |  | 49 | 2020-01-31 20:05 | 65 | [14 empty] | 5.27 | 0 | [23 empty] | 0.73 | 0 | A | [9 empty] | 0 | 0 | 76 | 0 | 0 | 0 | 0 | 695 | 0 | 0 | 0 | 0 | 0 | 33 |  |  | 4
2020-01-31 | A56713 | 1 | 고탄소 | P-STB3D |  | Si 탈산 | B | 30 | 34 | 52400 | 94.08 | A | A | A |  | 1 | 1 |  | 1520 | 1536 | 6100 |  |  | 6100 | 60.08 | 12 | 101532 | 1580 |  | Y | 42 | 37 |  |  | A56710 |  |  |  |  | 정용태 | 3 |  | Y |  |  |  |  | 107.2 | 13-5 | 277.65 | 0 | A |  | 1580 | 3 | 0.21 | 1521 | 1.16 | 71 | 35 | 274 | 4:34 | 30 | 30 | 76 | 0 |  | 0 |  |  | AR | 2020-01-31 20:57 | 2020-01-31 21:16 | 20 | 2020-01-31 20:55 | 22 | [14 empty] | 265.92 | 0 | [23 empty] | 15.63 | 0 | A |  |  | 13.696 | 22.347 | 52.414 | 0.245 | 3.826 | 2.345 | 1573.89 | 0 | 0 | 1228 | 21 | 0 | 0 | 0 | 427 | 0 | 299 | 0 | 0 | 0 | 48 |  |  |  | 0
2020-01-31 | C54216 | 3 | 중탄소 | SM45CB | 연주종료 | Si 탈산 | T | 1 | 66 | 49600 | 93.9 | A | A | A |  | 1 |  | 1 | 1535 | 1556 | 6100 |  |  | 6100 | 61.68 | 36 | 98892 | 1622 | 361 | Y | 55 | 35 |  |  | C54213 | 05 |  |  |  | 정종훈 | 2 |  |  | Y |  | Y |  | 104.9 | 12-6 | 194.63 | 0 | A |  | 1608 | 2 | 0.46 | 1572 | 2 | 79 | 26 | 394 | 6:34 | 7 | 7 | 0 | 0 |  | 0 |  |  | N2 | 2020-01-31 21:26 |  | 52 | 2020-01-31 21:05 | 73 | [14 empty] | 4.47 | 0 | [23 empty] | 0 | 0 | A | [9 empty] | 0 | 0 | 31 | 0 | 0 | 0 | 0 | 1298 | 0 | 0 | 0 | 0 | 0 | 21
2020-01-31 | B56643 | 2 | 중탄소 | SMN440 |  | Al 탈산 | B | 15 | 67 | 49400 | 105.27 | A | A |  | A | 1 |  | 1 | 1540 | 1546 | 7600 |  |  | 7600 | 73.92 | 12 | 102816 | 1646 |  | Y | 46 | 41 | [7 empty] | 임현진 | 2 |  |  |  |  | Y |  | 106.7 | 12-7 | 265.79 | 0 | A |  | 1630 | 1 | 0.1 | 1564 | 1.37 | 70 | 33 | 273 | 4:33 | 18 | 19 | 0 | 0 |  | 0 | 0 |  | AR | 2020-01-31 21:47 | 2020-01-31 22:18 | 31 | 2020-01-31 21:28 | 50 |  |  |  |  | Y | [9 empty] | 14.54 | 0 | [20 empty] | 0.78 |  |  | 0.04 | 0.04 | A | [9 empty] | 0 | 0 | 1104 | 0 | 0 | 227 | 0 | 602 | 0 | 208 | 0 | 0 | 0 | 30 |  |  | 5
2020-01-31 | A56714 | 1 | 고탄소 | P-STB3D |  | Si 탈산 | B | 21 | 43 | 50000 | 83.48 | A | A | A |  | 1 | 1 |  | 1520 | 1549 | 5300 |  |  | 5300 | 52.2 | 12 | 101532 | 1572 |  | Y | 41 | 33 |  |  | A56711 |  |  |  |  | 정용태 | 3 |  | Y |  |  |  |  | 106.3 | 13-2 | 223.64 | 0 | A |  | 1572 | 3 | 0.21 | 1510 | 1.48 | 60 | 26 | 249 | 4:09 | 30 | 30 | 77 | 0 |  | 0 |  |  | AR | 2020-01-31 21:48 | 2020-01-31 22:22 | 35 | 2020-01-31 21:47 | 36 |  |  |  |  | Y |  |  |  | Y | [5 empty] | 217.1 | 0 | [23 empty] | 17.72 | 0 | A |  |  | 13.745 | 21.934 | 52.733 | 0.145 | 3.836 | 2.404 | 1607.59 | 0 | 47 | 1244 | 69 | 0 | 0 | 0 | 641 | 0 | 445 | 0 | 0 | 0 | 76 |  |  |  | 0
2020-01-31 | C54217 | 3 | 중탄소 | SM45CB | 연주종료 | Si 탈산 | T | 29 | 76 | 49000 | 130.28 | A | B | B |  | 1 |  | 1 | 1535 | 1538 | 8500 |  |  | 8500 | 88.41 | 35 | 96145 | 1625 |  | Y | 86 | 52 |  |  | C54214 | 05 |  |  |  | 도주용 | 2 |  |  | Y |  | Y | 4 | 104.25 | 12-3 | 210.95 | 0 | A |  | 1618 | 2 | 0.49 | 1562 | 2.07 | 69 | 32 | 439 | 7:19 | 7 | 13 | 0 | 0 |  | 0 | 10 |  | N2 | 2020-01-31 23:07 |  | 23 | 2020-01-31 22:49 | 41 |  |  |  |  | Y | [5 empty] | Y |  |  |  | 7.18 | 0 | [23 empty] | 1.42 | 0 | A | [9 empty] | 0 | 0 | 15 | 0 | 0 | 0 | 0 | 901 | 0 | 0 | 0 | 0 | 0 | 45 |  |  | 5
2020-01-31 | B56644 | 2 | 중탄소 | SMN440 |  | Al 탈산 | B | 32 | 68 | 48500 | 96.1 | A | A |  | B | 1 |  | 1 | 1540 | 1514 | 8000 |  |  | 8000 | 76.73 | 16 | 104256 | 1617 |  | Y | 51 | 42 |  |  | A56712 | 04 |  |  |  | 임현진 | 2 |  |  |  |  | Y |  | 103.2 | 12-4 | 356.23 | 0 | A |  | 1620 | 1 | 0.22 | 1559 | 1.53 | 65 | 27 | 218 | 3:38 | 18 | 20 | 0 | 0 | 50 | 0 | 0 |  | AR | 2020-01-31 22:41 | 2020-01-31 23:24 | 43 | 2020-01-31 22:34 | 50 |  |  |  |  | Y | [8 empty] | 5 | 17.45 | 0 | [20 empty] | 0.82 |  |  | 0.05 | 0.05 | A | [9 empty] | 0 | 0 | 762 | 100 | 0 | 200 | 0 | 746 | 0 | 322 | 0 | 0 | 0 | 0 |  |  | 5
2020-01-31 | A56715 | 1 | 고탄소 | P-STB3D |  | Si 탈산 | B | 36 | 17 | 53600 | 92.5 | A | B | B |  | 1 | 1 |  | 1520 | 1565 | 5900 |  |  | 5900 | 58.11 | 12 | 101532 | 1549 |  | Y | 48 | 38 |  |  | A56712 |  |  |  |  | 정용태 | 3 |  |  | Y |  |  |  | 106.45 | 13-8 | 197.85 | 0 | A |  | 1551 | 3 | 0.16 | 1510 | 0.93 | 60 | 24 | 269 | 4:29 | 30 | 30 | 78 | 0 |  | 0 |  |  | AR | 2020-01-31 22:55 | 2020-01-31 23:28 | 33 | 2020-01-31 22:53 | 35 |  |  |  |  | Y |  |  |  | Y | [5 empty] | 217.78 | 0 | [23 empty] | 19.81 | 0 | A |  |  | 14.491 | 19.682 | 55.738 | 0.105 | 3.846 | 2.831 | 1612.78 | 0 | 44 | 1328 | 50 | 0 | 0 | 0 | 601 | 0 | 557 | 0 | 0 | 0 | 66 |  |  |  | 0
2020-01-31 | B56645 | 2 | 중탄소 | SMN440 | 잔강최소화전 | Al 탈산 | B | 37 | 19 | 52650 | 95.58 | B | B |  | B | 1 |  | 1 | 1540 | 1544 | 6600 |  |  | 6600 | 71.89 | 16 | 91806 | 1627 |  | Y | 41 | 33 | [7 empty] | 최남길 | 2 |  |  |  |  | Y |  | 105.35 | 13-7 | 164.67 | 0 | A |  | 1612 | 1 | 0.25 | 1565 | 1.07 | 71 | 31 | 216 | 3:36 | 18 | 18 | 0 | 0 | 50 | 0 | 0 |  | AR | 2020-01-31 23:50 | 2020-02-01 00:25 | 35 | 2020-01-31 23:37 | 48 |  |  |  |  | Y | [8 empty] | 4 | 16.49 | 0 | [20 empty] | 0.87 |  |  | 0.02 | 0.02 | A | [9 empty] | 0 | 0 | 744 | 0 | 0 | 228 | 0 | 800 | 0 | 207 | 0 | 0 | 0 | 0 |  |  | 5
2020-01-31 | A56716 | 1 | 고탄소 | P-STB3D |  | Si 탈산 | B | 18 | 23 | 53000 | 99.2 | B | B | B |  | 1 | 1 |  | 1520 | 1573 | 6000 |  |  | 6000 | 59.09 | 12 | 101532 | 1564 |  | Y | 45 | 39 | [7 empty] | 이호남 | 2 |  |  | Y |  |  |  | 107.2 | 13-8 | 211.81 | 0 | A |  | 1568 | 3 | 0.16 | 1523 | 0.85 | 73 | 36 | 236 | 3:56 | 30 | 30 | 79 | 0 |  | 0 |  |  | AR | 2020-02-01 00:01 | 2020-02-01 00:36 | 35 | 2020-01-31 23:59 | 36 |  |  |  |  | Y |  |  |  | Y | [5 empty] | 272.73 | 0 | [23 empty] | 42.4 | 0 | A |  |  | 15.033 | 19.84 | 54.229 | 0.204 | 3.607 | 2.733 | 1645.55 | 0 | 0 | 1298 | 40 | 0 | 0 | 0 | 550 | 0 | 449 | 0 | 0 | 0 | 56 |  |  |  | 0
2020-01-31 | C54218 | 3 | 중탄소 | SM45CB | 연주종료 | Si 탈산 | T | 22 | 65 | 49600 | 89.17 | B | B | B |  | 1 |  | 1 | 1535 | 1526 | 6000 |  |  | 6000 | 59.03 | 37 | 101639 | 1619 |  | Y | 53 | 32 |  |  | C54215 | 05 |  |  |  | 박재승 | 3 |  | N | Y |  | Y |  | 101.35 | 12-2 | 165.23 | 0 | A |  | 1609 | 2 | 0.47 | 1558 | 2.04 | 65 | 23 | 385 | 6:25 | 7 | 12 | 0 | 0 |  | 0 | 10 |  | N2 | 2020-01-31 23:59 |  | 40 | 2020-01-31 23:48 | 52 |  |  |  |  | Y | [5 empty] | Y |  |  |  | 6.06 | 0 | [23 empty] | 1.42 | 0 | A |  |  | 24.046 | 12.273 | 52.642 | 0.133 | 2.189 | 4.289 | 1918.44 | 0 | 0 | 10 | 0 | 0 | 0 | 0 | 663 | 0 | 0 | 87 | 0 | 0 | 25
2020-01-31 | B56646 | 2 | 중탄소 | 46MNVS6 | 잔강최소화 | Si 탈산 | B | 38 | 19 | 51800 | 106.28 | B | B |  | B | 1 |  | 1 | 1540 | 1546 | 8100 |  |  | 8100 | 88.86 | 16 | 91152 | 1644 |  | Y | 49 | 43 | [7 empty] | 최남길 | 2 |  |  |  |  | Y |  | 155.7 |  | 3.55 | 257.99 | A |  | 1641 | 1 | 0.23 | 1581 | 1.38 | 87 | 33 | 256 | 4:16 | 15 | 16 | 0 | 0 |  | 0 | 0 |  | N2 | 2020-02-01 01:06 | 2020-02-01 01:43 | 37 | 2020-02-01 00:45 | 58 |  |  |  |  | Y | [8 empty] | 3.7 | 0 | 20.84 | [23 empty] | 0.35 | 0.35 | A | [9 empty] | 131 | 25 | 33 | 15 | 0 | 0 | 0 | 847 | 0 | 0 | 0 | 0 | 0 | 25 |  |  | 2
2020-01-31 | C54219 | 3 | 중탄소 | SM45CB | 연주종료 | Si 탈산 | T | 16 | 57 |  | 89.18 | B | B | B |  | 1 |  | 1 | 1535 | 1511 | 7500 |  |  | 7500 | 68.26 | 40 | 109880 | 1597 |  | Y | 58 | 41 |  |  | C54216 | 05 |  |  |  | 박재승 | 3 |  |  | Y |  | Y |  | 154.9 |  | 183.42 | 0 | A |  | 1607 | 2 | 0.48 | 1562 | 2.14 | 69 | 24 | 494 | 8:14 | 7 | 10 | 0 | 0 |  | 0 | 10 |  | N2 | 2020-02-01 01:14 |  | 33 | 2020-02-01 01:04 | 43 |  |  |  |  | Y | [5 empty] | Y |  |  |  | 5.76 | 0 | [23 empty] | 1.42 | 0 | B |  |  | 24.618 | 11.769 | 52.635 | 0.179 | 2.138 | 4.472 | 1937.3 | 0 | 0 | 34 | 0 | 0 | 0 | 0 | 552 | 0 | 0 | 52 | 0 | 0 | 42
2020-01-31 | A56717 | 1 | 고탄소 | P-STB3D |  | Si 탈산 | B | 30 | 35 | 52600 | 86.25 | B | B | B |  | 1 | 1 |  | 1520 | 1542 | 4900 |  |  | 4900 | 57.91 | 10 | 84610 | 1556 |  | Y | 44 | 33 | [7 empty] | 이호남 | 2 |  | Y | N | [5 empty] | 261.83 | 0 | A |  | 1555 | 3 | 0.16 | 1511 | 1.1 | 61 | 29 | 246 | 4:06 | 30 | 30 | 80 | 0 |  | 0 |  |  | AR | 2020-02-01 01:18 | 2020-02-01 01:45 | 27 | 2020-02-01 01:16 | 29 |  |  |  |  | Y |  |  |  | Y | [5 empty] | 197.25 | 0 | [23 empty] | 43.82 | 0 | A |  |  | 14.804 | 20.271 | 53.347 | 0.271 | 3.603 | 2.631 | 1639.45 | 0 | 25 | 1119 | 20 | 0 | 0 | 0 | 598 | 0 | 298 | 0 | 0 | 0 | 32 |  |  |  | 0
2020-01-31 | B56647 | 2 | 중탄소 | 46MNVS6 |  | Si 탈산 | B | 15 | 68 | 48700 | 119.25 | B | B |  | B | 1 |  | 1 | 1540 | 1537 | 7500 |  |  | 7500 | 82.28 | 16 | 91152 | 1637 |  | Y | 46 | 39 | [7 empty] | 최남길 | 2 |  |  |  |  | Y |  | 102.9 | 12-3 | 0 | 283.49 | A |  | 1618 | 1 | 0.19 | 1564 | 1.1 | 70 | 37 | 247 | 4:07 | 15 | 15 | 0 | 0 |  | 0 | 0 |  | N2 | 2020-02-01 02:21 | 2020-02-01 02:39 | 17 | 2020-02-01 01:47 | 52 |  |  |  |  | Y | [8 empty] | 4.5 | 0 | 19.86 | [23 empty] | 0.06 | 0.06 | A | [9 empty] | 82 | 0 | 237 | 0 | 0 | 0 | 0 | 851 | 0 | 0 | 0 | 0 | 0 | 10 |  |  | 2
2020-01-31 | A56718 | 1 | 고탄소 | P-STB3D |  | Si 탈산 | B | 21 | 44 | 50300 | 85.28 | B | B | B |  | 1 | 1 |  | 1520 | 1540 | 5400 |  |  | 5400 | 53.19 | 12 | 101532 | 1556 |  | Y | 43 | 36 | [7 empty] | 이호남 | 2 |  | Y |  |  |  |  | 98.05 | 12-3 | 212.95 | 0 | A |  | 1554 | 3 | 0.16 | 1513 | 1.03 | 63 | 30 | 233 | 3:53 | 30 | 30 | 81 | 0 |  | 0 |  |  | AR | 2020-02-01 02:19 | 2020-02-01 02:44 | 24 | 2020-02-01 02:17 | 27 | [8 empty] | Y | [5 empty] | 197.38 | 0 | [23 empty] | 0 | 0 | A |  |  | 14.676 | 21.112 | 51.473 | 0.245 | 3.507 | 2.438 | 1631.79 | 0 | 0 | 1090 | 24 | 0 | 0 | 0 | 596 | 0 | 300 | 0 | 0 | 0 | 0 |  |  |  | 0
2020-01-31 | C54220 | 3 | 중탄소 | SM45CB | 연주종료 | Si 탈산 | T | 1 | 67 | 49550 | 79.13 | B | B | B |  | 1 |  | 1 | 1535 | 1546 | 6200 |  |  | 6200 | 64.49 | 35 | 96145 | 1608 |  | Y | 49 | 35 |  |  | C54217 | 05 |  |  |  | 박재승 | 3 |  | Y |  |  | Y |  | 100.6 | 12-1 | 114.91 | 0 | A |  | 1606 | 2 | 0.51 | 1566 | 1.9 | 73 | 28 | 414 | 6:54 | 7 | 7 | 0 | 0 |  | 0 | 10 |  | N2 | 2020-02-01 02:14 |  | 42 | 2020-02-01 02:05 | 51 |  |  |  |  | Y | [5 empty] | Y |  |  |  | 6.97 | 0 | [23 empty] | 1.42 | 0 | B | [9 empty] | 0 | 0 | 13 | 0 | 0 | 0 | 0 | 937 | 0 | 0 | 0 | 0 | 0 | 30
2020-01-31 | B56648 | 2 | 중탄소 | 46MNVS6 |  | Si 탈산 | B | 32 | 69 | 48300 | 111.73 | B | B |  | B | 1 |  | 1 | 1540 | 1547 | 7400 |  |  | 7400 | 81.18 | 16 | 91152 | 1646 |  | Y | 47 | 40 | [7 empty] | 최남길 | 2 |  |  |  |  | Y |  | 104.1 | 12-4 | 0 | 208.39 | A |  | 1627 | 1 | 0.21 | 1573 | 1.18 | 79 | 39 | 262 | 4:22 | 15 | 15 | 0 | 0 |  | 0 | 0 |  | N2 | 2020-02-01 03:17 | 2020-02-01 03:38 | 21 | 2020-02-01 02:50 | 48 |  |  |  |  | Y | [8 empty] | 4.5 | 0 | 17.32 | [23 empty] | 0.06 | 0.06 | A | [9 empty] | 72 | 0 | 33 | 0 | 0 | 0 | 0 | 753 | 0 | 0 | 0 | 0 | 0 | 72 |  |  | 2
2020-01-31 | C54221 | 3 | 중탄소 | SM45CB | 연주종료 | Si 탈산 | T | 29 | 77 | 48000 | 99.3 | B | B | B |  | 1 |  | 1 | 1535 | 1555 | 6500 |  |  | 6500 | 67.61 | 35 | 96145 | 1625 |  | Y | 56 | 39 | 교반 약함, 대차교반 실린더 호스(교체함) 및 대차드럼 호스 누기로 작업지연 |  | C54218 | 05 |  |  |  | 박재승 | 3 |  | Y |  |  | Y |  | 95.2 | 11-4 | 32.27 | 0 | A |  | 1616 | 2 | 0.46 | 1568 | 1.78 | 75 | 29 | 359 | 5:59 | 7 | 12 | 0 | 0 |  | 0 | 10 |  | N2 | 2020-02-01 03:40 |  | 25 | 2020-02-01 03:23 | 42 |  |  |  |  | Y | [5 empty] | Y |  |  |  | 11.59 | 0 | [23 empty] | 1.42 | 0 | B | [9 empty] | 0 | 0 | 84 | 0 | 0 | 0 | 0 | 751 | 0 | 0 | 57 | 0 | 0 | 141 |  |  | 5
2020-01-31 | A56719 | 1 | 고탄소 | P-STB3D |  | Si 탈산 | B | 36 | 18 | 53200 | 94.47 | B | B | B |  | 1 | 1 |  | 1520 | 1544 | 5200 |  |  | 5200 | 51.22 | 12 | 101532 | 1549 |  | Y | 43 | 34 | [7 empty] | 이호남 | 2 |  | Y |  |  |  |  | 106.85 | 13-9 | 237.56 | 0 | A |  | 1549 | 3 | 0.17 | 1514 | 0.7 | 64 | 35 | 244 | 4:04 | 30 | 30 | 82 | 0 |  | 0 |  |  | AR | 2020-02-01 03:36 | 2020-02-01 03:45 | 9 | 2020-02-01 03:34 | 11 |  |  |  |  | Y |  |  |  | Y | [5 empty] | 244.87 | 0 | [23 empty] | 1.43 | 0 | A |  |  | 15.801 | 20.289 | 52.561 | 0.166 | 3.326 | 2.59 | 1662.49 | 0 | 0 | 1182 | 33 | 0 | 0 | 0 | 599 | 0 | 301 | 0 | 0 | 0 | 24 |  |  |  | 0
2020-01-31 | B56649 | 2 | 중탄소 | 46MNVS6 |  | Si 탈산 | B | 37 | 20 | 52450 | 115.87 | B | B |  | B | 1 |  | 1 | 1540 | 1535 | 7800 |  |  | 7800 | 85.57 | 16 | 91152 | 1635 |  | Y | 52 | 50 |  |  | B56646 | 05 |  |  |  | 최남길 | 2 |  |  |  |  | Y |  | 107.45 | 13-9 | 0 | 270.37 | A |  | 1622 | 1 | 0.17 | 1572 | 1.14 | 78 | 38 | 253 | 4:13 | 15 | 16 | 0 | 0 | 55 | 0 | 0 |  | N2 | 2020-02-01 04:24 | 2020-02-01 04:35 | 12 | 2020-02-01 03:56 | 40 |  |  |  |  | Y | [8 empty] | 3.6 | 0 | 12.07 | [23 empty] | 0.06 | 0.06 | A | [9 empty] | 118 | 0 | 33 | 0 | 0 | 0 | 0 | 766 | 0 | 0 | 0 | 0 | 0 | 12
2020-01-31 | A56720 | 1 | 고탄소 | P-STB3D |  | Si 탈산 | B | 18 | 24 | 52300 | 95.82 | B | B | B |  | 1 | 1 |  | 1520 | 1558 | 5200 |  |  | 5200 | 51.22 | 12 | 101532 | 1551 |  | Y | 44 | 35 | [7 empty] | 이호남 | 2 |  | Y |  |  |  |  | 107.7 | 13-8 | 180.23 | 0 | A |  | 1551 | 3 | 0.17 | 1507 | 0.85 | 57 | 30 | 248 | 4:08 | 30 | 30 | 83 | 0 |  | 0 |  |  | AR | 2020-02-01 04:42 | 2020-02-01 04:52 | 10 | 2020-02-01 04:41 | 11 |  |  |  |  | Y |  |  |  | Y | [5 empty] | 263.83 | 0 | [23 empty] | 2.66 | 0 | A | [9 empty] | 0 | 85 | 1160 | 65 | 0 | 0 | 0 | 1006 | 0 | 552 | 0 | 0 | 0 | 68 |  |  |  | 0
2020-01-31 | C54222 | 3 | 중탄소 | SM45CB | 연주종료 | Si 탈산 | T | 22 | 66 | 48650 | 100.55 | B | B | B |  | 1 |  | 1 | 1535 | 1570 | 7500 |  |  | 7500 | 63.49 | 43 | 118121 | 1591 |  | Y | 62 | 45 |  |  | C54219 | 05 |  |  |  | 박재승 | 3 |  |  | Y |  | Y |  | 101.85 | 12-3 | 246.09 | 0 | A |  | 1614 | 2 | 0.48 | 1562 | 2 | 69 | 29 | 432 | 7:12 | 7 | 13 | 0 | 0 |  | 0 | 10 |  | N2 | 2020-02-01 04:47 |  | 22 | 2020-02-01 04:34 | 35 |  |  |  |  | Y | [5 empty] | Y |  |  |  | 7.27 | 0 | [23 empty] | 1.42 | 0 | A | [9 empty] | 0 | 0 | 0 | 0 | 0 | 0 | 0 | 970 | 0 | 0 | 219 | 0 | 0 | 11 |  |  | 5
2020-01-31 | B56650 | 2 | 중탄소 | 46MNVS6 |  | Si 탈산 | B | 38 | 20 | 0 | 111.47 | B | B |  | B | 1 |  | 1 | 1540 | 1557 | 7000 |  |  | 7000 | 87.77 | 14 | 79758 | 1657 |  | Y | 49 | 37 |  |  | B56647 | 05 |  |  |  | 최남길 | 2 |  |  |  |  | Y |  | 158.5 |  | 0.13 | 130.22 | A |  | 1634 | 1 | 0.12 | 1577 | 1.18 | 83 | 48 | 244 | 4:04 | 15 | 16 | 0 | 0 |  | 0 | 0 |  | N2 | 2020-02-01 05:25 | 2020-02-01 05:37 | 12 | 2020-02-01 05:01 | 36 |  |  |  |  | Y | [8 empty] | 4 | 0 | 13.72 | [23 empty] | 0.18 | 0.18 | A | [9 empty] | 71 | 15 | 189 | 0 | 0 | 0 | 0 | 797 | 0 | 0 | 0 | 0 | 0 | 16
2020-01-31 | A56721 | 1 | 고탄소 | STB3D |  | Al 탈산 | B | 30 | 36 | 52200 | 88.48 | B | B | B |  | 1 | 1 |  | 1520 | 1546 | 5200 |  |  | 5200 | 51.22 | 12 | 101532 | 1551 |  | Y | 44 | 34 | [7 empty] | 이호남 | 2 |  | N | Y | [5 empty] | 257.25 | 0 | A |  | 1551 | 3 | 0.17 | 1516 | 0.81 | 65 | 31 | 239 | 3:59 | 25 | 25 | 84 | 0 |  | 0 |  |  | AR | 2020-02-01 05:41 | 2020-02-01 05:59 | 18 | 2020-02-01 05:38 | 21 |  |  |  |  | Y |  |  |  | Y | [5 empty] | 215.87 | 0 | [20 empty] | 1.18 |  |  | 3.76 | 0 | A | [9 empty] | 0 | 0 | 1096 | 0 | 0 | 0 | 0 | 994 | 0 | 550 | 0 | 0 | 0 | 39
2020-01-31 | C54223 | 3 | 중탄소 | SM45C | 연주종료 | Si 탈산 | T | 16 | 58 | 49350 | 99.33 | B | B | B |  | 1 |  | 1 | 1535 | 1537 | 6200 |  |  | 6200 | 83.59 | 27 | 74169 | 1615 | 359 | Y | 43 | 38 |  |  | C54220 | 05 |  |  |  | 박재승 | 3 |  | Y |  |  | Y |  | 104.5 | 12-7 | 236.23 | 0 | A |  | 1614 | 2 | 0.46 | 1560 | 1.54 | 67 | 28 | 339 | 5:39 | 10 | 14 | 0 | 0 |  | 0 | 10 |  | N2 | 2020-02-01 05:53 |  | 23 | 2020-02-01 05:32 | 45 |  |  |  |  | Y | [5 empty] | Y |  |  |  | 7.52 | 0 | [23 empty] | 0.74 | 0 | A | [9 empty] | 0 | 0 | 475 | 0 | 0 | 0 | 0 | 603 | 0 | 301 | 75 | 0 | 0 | 16 |  |  | 5
2020-01-31 | B56651 | 2 | 중탄소 | 46MNVS6 | TUNDISH교체전 | Si 탈산 | B | 15 | 69 | 49050 | 114.22 | B | B |  | D | 1 |  | 1 | 1540 | 1554 | 6500 |  |  | 6500 | 67.73 | 17 | 95965 | 1634 |  | Y | 51 | 34 |  |  | B56648 | 05 |  |  |  | 최남길 | 2 |  |  |  |  | Y |  | 106.55 | 12-7 | 0 | 193.05 | A |  | 1631 | 1 | 0.14 | 1571 | 1.39 | 77 | 43 | 282 | 4:42 | 15 | 16 | 0 | 0 |  | 0 | 0 |  | N2 | 2020-02-01 06:33 | 2020-02-01 06:39 | 6 | 2020-02-01 06:05 | 34 |  |  |  |  | Y | [8 empty] | 4 | 0 | 17.53 | [23 empty] | 0.67 | 0.67 | A | [9 empty] | 74 | 0 | 41 | 30 | 0 | 0 | 0 | 798 | 0 | 0 | 0 | 0 | 0 | 35 |  |  | 5
2020-01-31 | A56722 | 1 | 고탄소 | STB3D |  | Al 탈산 | B | 21 | 45 | 50200 | 91.35 | B | B | D |  | 1 | 1 |  | 1520 | 1548 | 5500 |  |  | 5500 | 54.17 | 12 | 101532 | 1558 |  | Y | 48 | 36 | [7 empty] | 이호남 | 2 |  |  | Y |  |  |  | 110.4 | 13-6 | 316.45 | 0 | A |  | 1558 | 3 | 0.15 | 1523 | 0.83 | 72 | 37 | 239 | 3:59 | 25 | 25 | 85 | 0 |  | 0 |  |  | AR | 2020-02-01 06:41 | 2020-02-01 07:03 | 22 | 2020-02-01 06:39 | 24 |  |  |  |  | Y |  |  |  | Y | [5 empty] | 244.23 | 0 | [20 empty] | 1.12 |  |  | 0.02 | 0 | A | [9 empty] | 0 | 0 | 1157 | 22 | 0 | 0 | 0 | 599 | 0 | 298 | 0 | 0 | 0 | 68
2020-01-31 | C54224 | 3 | 중탄소 | SM45C | 연주종료 | Si 탈산 | T | 1 | 68 | 49150 | 87.25 | B | D | D |  | 1 |  | 1 | 1535 | 1589 | 5900 |  |  | 5900 | 65.08 | 33 | 90651 | 1607 |  | Y | 43 | 37 |  |  | C54221 | 05 |  |  |  | 박재승 | 3 |  | Y |  |  | Y |  | 100.55 | 12-1 | 137.6 | 0 | A |  | 1600 | 2 | 0.45 | 1559 | 1.28 | 66 | 23 | 386 | 6:26 | 10 | 10 | 0 | 0 |  | 0 | 10 |  | N2 | 2020-02-01 06:47 |  | 39 | 2020-02-01 06:35 | 51 |  |  |  |  | Y | [5 empty] | Y |  |  |  | 7.2 | 0 | [23 empty] | 0.42 | 0 | A | [9 empty] | 0 | 0 | 31 | 0 | 0 | 0 | 0 | 401 | 0 | 302 | 0 | 0 | 0 | 17 |  |  | 5
2020-01-31 | B56652 | 2 | 저탄소 | SCM822HT | TUNDISH교체 | Al 탈산 | B | 32 | 70 | 48550 | 105.07 | B | D |  | D | 1 |  | 1 | 1555 | 1615 | 6600 |  |  | 6600 | 43.34 | 18 | 152298 | 1664 |  | Y | 51 | 33 |  |  | B56649 | 05 |  |  |  | 최남길 | 3 |  |  | Y |  | Y |  | 102.85 | 12-3 | 0 | 229.64 | A |  | 1651 | 1 | 0.2 | 1590 | 0 | 82 | 36 | 272 | 4:32 | 13 | 21 | 0 | 0 |  | 0 | 0 |  | N2 | 2020-02-01 07:27 | 2020-02-01 07:59 | 32 | 2020-02-01 07:14 | 45 |  |  |  |  | Y | [8 empty] | 4 | 0 | 21.16 | [19 empty] | 2.05 |  |  |  | 0.07 | 0.07 | A | [9 empty] | 1387 | 142 | 157 | 84 | 0 | 287 | 0 | 682 | 0 | 0 | 0 | 0 | 0 | 0 |  |  | 7 |  | 1
2020-02-01 | A56723 | 1 | 고탄소 | STB3D | TUNDISH교체전 | Al 탈산 | B | 36 | 19 | 52900 | 82.15 | D | D | D |  | 1 | 1 |  | 1520 | 1576 | 4100 |  |  | 4100 | 48.81 | 11 | 84004 | 1563 |  | Y | 40 | 28 | [7 empty] | 김덕진 | 2 |  | Y |  |  |  |  | 104.3 | 13-6 | 207.28 | 0 | A |  | 1563 | 3 | 0.17 | 1522 | 0.98 | 71 | 35 | 247 | 4:07 | 25 | 25 | 86 | 0 |  | 0 |  |  | AR | 2020-02-01 07:40 | 2020-02-01 08:15 | 35 | 2020-02-01 07:40 | 35 |  |  |  |  | Y |  |  |  | Y | [5 empty] | 279.45 | 0 | [20 empty] | 1.09 |  |  | 7.07 | 0 | A | [9 empty] | 0 | 0 | 1014 | 20 | 0 | 0 | 0 | 599 | 0 | 295 | 0 | 0 | 0 | 58
2020-02-01 | C54225 | 3 | 중탄소 | SM45C | 연주종료 | Si 탈산 | T | 29 | 78 | 48200 | 99.48 | D | D | D |  | 1 |  | 1 | 1535 | 1515 | 6600 |  |  | 6600 | 72.81 | 33 | 90651 | 1589 |  | Y | 42 | 39 |  |  |  | 05 |  |  |  | 박지웅 | 2 |  | Y |  |  | Y |  | 95.7 | 11-5 | 143.24 | 0 | A |  | 1598 | 2 | 0.45 | 1564 | 1 | 71 | 16 | 382 | 6:22 | 10 | 10 | 0 | 0 |  | 0 | 10 |  | N2 | 2020-02-01 08:10 |  | 24 | 2020-02-01 07:47 | 48 |  |  |  |  | Y | [5 empty] | Y |  |  |  | 7.29 | 0 | [23 empty] | 0.81 | 0 | A | [9 empty] | 0 | 0 | 0 | 0 | 0 | 0 | 0 | 401 | 0 | 299 | 0 | 0 | 0 | 0 |  |  | 5
2020-02-01 | B56653 | 2 | 저탄소 | 25MOCRS4HM3 |  | Si 탈산 | B | 37 | 21 | 52950 | 109.87 | D | D |  | D | 1 |  | 1 | 1555 | 1555 | 8600 |  |  | 8600 | 202.71 | 5 | 42425 | 1644 |  | Y | 50 | 42 |  |  | B56650 | 05 |  |  |  | 김익규 | 2 |  |  | Y |  | Y |  | 99.65 | 12-10 | 0 | 267.78 | A |  | 1644 | 1 | 0.23 | 1580 | 0 | 72 | 35 | 297 | 4:57 | 18 | 19 | 0 | 0 |  | 0 | 0 |  | N2 VD도착 N% 1. 190PPM ↓ N2 2. 190PPM ↑ AR | 2020-02-01 08:40 | 2020-02-01 09:02 | 21 | 2020-02-01 08:19 | 43 |  |  |  |  | Y | [8 empty] | 4 | 0 | 19.17 | [23 empty] | 0.19 | 0.19 | B | [9 empty] | 1206 | 92 | 51 | 0 | 0 | 0 | 0 | 761 | 0 | 0 | 0 | 0 | 0 | 0 |  |  | 5
2020-02-01 | A56724 | 1 | 저탄소 | SCR420HQ | TUNDISH교체 | Al 탈산 | B | 18 | 25 | 52000 | 72.83 | D | D | D |  | 1 | 1 |  | 1540 | 1611 | 5900 |  |  | 5900 | 58.11 | 12 | 101532 | 1666 |  | Y | 48 | 31 | [7 empty] | 김덕진 | 2 |  | Y | [6 empty] | 0.47 | 203.09 | A |  | 1666 | 3 | 0.19 | 1618 | 1.92 | 106 | 38 | 360 | 6:00 | 16 | 18 | 87 | 0 |  | 0 |  |  | N2 | 2020-02-01 08:30 | 2020-02-01 09:38 | 70 | 2020-02-01 08:30 | 70 |  |  |  |  | Y | [9 empty] | 0 | 186.83 | [19 empty] | 1.91 |  |  |  | 8 | 0 | A | [9 empty] | 356 | 979 | 0 | 18 | 0 | 0 | 0 | 451 | 0 | 198 | 0 | 0 | 0 | 0 |  |  |  |  | 1
2020-02-01 | C54226 | 3 | 중탄소 | SM45C | 연주종료 | Si 탈산 | T | 22 | 67 | 48750 | 85.33 | D | D | D |  | 1 |  | 1 | 1535 | 1527 | 6500 |  |  | 6500 | 65.73 | 36 | 98892 | 1598 |  | Y | 43 | 37 |  |  |  | 05 |  |  |  | 박지웅 | 2 |  | Y |  |  | Y |  | 100.3 | 12-1 | 109.95 | 0 | A |  | 1600 | 2 | 0.44 | 1557 | 1.39 | 64 | 21 | 300 | 5:00 | 10 | 10 | 0 | 0 |  | 0 | 10 |  | N2 | 2020-02-01 09:04 |  | 35 | 2020-02-01 08:52 | 46 |  |  |  |  | Y | [5 empty] | Y |  |  |  | 7.36 | 0 | [23 empty] | 0.46 | 0 | A |  |  | 14.666 | 24.459 | 48.671 | 0.432 | 3.318 | 1.989 | 1593.91 | 0 | 0 | 0 | 0 | 0 | 0 | 0 | 394 | 0 | 298 | 0 | 0 | 0 | 0 |  |  | 5 | 0.1005
2020-02-01 | B56654 | 2 | 저탄소 | 25MOCRS4HM3 |  | Si 탈산 | B | 38 | 21 | 52300 | 120.75 | D | D |  | D | 1 |  | 1 | 1555 | 1527 | 9300 |  |  | 9300 | 91.34 | 12 | 101820 | 1616 |  | Y | 58 | 49 |  |  | B56651 | 05 |  |  |  | 김익규 | 3 |  |  | N |  | Y |  | 102.8 | 13-3 | 0 | 246.18 | A |  | 1625 | 1 | 0.2 | 1562 | 0 | 54 | 29 | 242 | 4:02 | 18 | 19 | 0 | 0 | 80 | 0 | 0 |  | N2 VD도착 N% 1. 190PPM ↓ N2 2. 190PPM ↑ AR | 2020-02-01 10:01 | 2020-02-01 10:01 | 0 | 2020-02-01 09:35 | 26 |  |  |  |  | Y | [8 empty] | 3.5 | 0.02 | 18.5 | [23 empty] | 0.17 | 0.17 | B | [9 empty] | 789 | 518 | 90 | 0 | 0 | 0 | 0 | 867 | 0 | 0 | 0 | 0 | 0 | 0 |  |  | 5
2020-02-01 | A56725 | 1 | 저탄소 | SCR420HQ |  | Al 탈산 | B | 19 | 65 | 47000 | 78.85 | D | D | D |  | 1 | 1 |  | 1540 | 1599 | 5500 |  |  | 5500 | 65 | 10 | 84610 | 1623 |  | Y | 49 | 45 | [6 empty] | 래들 가열상태 불량 | 김덕진 | 2 |  | Y |  |  |  |  | 0 | 10-1 | 0.02 | 171.97 | A |  | 1632 | 3 | 0.3 | 1595 | 1.23 | 83 | 32 | 281 | 4:41 | 16 | 16 | 88 | 0 |  | 0 |  |  | N2 | 2020-02-01 09:54 | 2020-02-01 10:37 | 44 | 2020-02-01 09:53 | 44 |  |  |  |  | Y |  |  |  | Y | [5 empty] | 0 | 202.08 | [23 empty] | 11.25 | 23.49 | A | [9 empty] | 303 | 1042 | 0 | 0 | 0 | 0 | 0 | 453 | 0 | 198 | 53 | 0 | 0 | 0
2020-02-01 | C54227 | 3 | 중탄소 | SM45C | 연주종료 | Si 탈산 | T | 16 | 59 | 49300 | 101.87 | D | D | D |  | 1 |  | 1 | 1535 | 1510 | 7400 |  |  | 7400 | 74.83 | 36 | 98892 | 1595 |  | Y | 54 | 41 |  |  |  | 05 |  |  |  | 박지웅 | 2 |  | Y |  |  | Y |  | 102.45 | 12-5 | 113.41 | 0 | A |  | 1600 | 2 | 0 | 1557 | 1.02 | 64 | 31 | 400 | 6:40 | 10 | 11 | 0 | 0 |  | 0 | 10 |  | N2 | 2020-02-01 10:28 |  | 18 | 2020-02-01 10:21 | 24 |  |  |  |  | Y | [5 empty] | Y |  |  |  | 9.04 | 0 | [23 empty] | 1.43 | 0 | A |  |  | 13.263 | 25.869 | 48.866 | 0.238 | 3.684 | 1.888 | 1560.11 | 0 | 0 | 0 | 0 | 0 | 0 | 0 | 502 | 0 | 301 | 0 | 0 | 0 | 0 |  |  | 5
2020-02-01 | B56655 | 2 | 저탄소 | 25MOCRS4HM3 | 연주종료 | Si 탈산 | B | 15 | 70 | 49600 | 101.8 | D | D |  | D | 1 |  | 1 | 1555 | 1560 | 8500 |  |  | 8500 | 92.06 | 16 | 92336 | 1617 |  | Y | 47 | 43 |  |  | B56652 | 05 |  |  |  | 김익규 | 3 |  |  |  |  | Y |  | 103.1 | 12-3 | 0 | 269.15 | A |  | 1633 | 1 | 0.17 | 1574 | 0 | 66 | 33 | 251 | 4:11 | 18 | 19 | 0 | 0 |  | 0 | 0 |  | N2 VD도착 N% 1. 190PPM ↓ N2 2. 190PPM ↑ AR | 2020-02-01 10:53 | 2020-02-01 11:01 | 8 | 2020-02-01 10:35 | 25 |  |  |  |  | Y | [8 empty] | 4 | 0 | 21.3 | [23 empty] | 0.13 | 0.13 | B | [9 empty] | 1155 | 227 | 0 | 25 | 0 | 0 | 0 | 798 | 0 | 0 | 0 | 0 | 0 | 0 |  |  | 5
2020-02-01 | A56726 | 1 | 저탄소 | SCR420HQ |  | Al 탈산 | B | 30 | 37 | 50300 | 76.63 | D | D | D |  | 1 | 1 |  | 1540 | 1594 | 5400 |  |  | 5400 | 53.19 | 12 | 101532 | 1637 |  | Y | 45 | 30 | [7 empty] | 김덕진 | 2 |  |  | Y |  |  |  | 108.15 | 13-5 | 0.05 | 182.1 | A |  | 1637 | 3 | 0.34 | 1581 | 1.75 | 69 | 24 | 306 | 5:06 | 16 | 16 | 89 | 0 |  | 0 |  |  | N2 | 2020-02-01 10:51 | 2020-02-01 11:32 | 41 | 2020-02-01 10:50 | 41 |  |  |  |  | Y |  |  |  | Y | [5 empty] | 0 | 231.54 | [23 empty] | 14.91 | 23.49 | A | [9 empty] | 538 | 934 | 0 | 36 | 0 | 0 | 0 | 299 | 0 | 199 | 0 | 0 | 0 | 0
2020-02-01 | C54228 | 3 | 중탄소 | SM45C | 연주종료 | Si 탈산 | T | 1 | 69 | 49250 | 85.45 | D | D | D |  | 1 |  | 1 | 1535 | 1527 | 6500 |  |  | 6500 | 78.87 | 30 | 82410 | 1618 |  | Y | 46 | 34 | [7 empty] | 박지웅 | 2 |  | Y |  |  | Y |  | 89.4 | 10-10 | 51.07 | 0 | A |  | 1601 | 2 | 0.43 | 1553 | 1.66 | 60 | 25 | 342 | 5:42 | 10 | 10 | 0 | 0 |  | 0 | 10 |  | N2 | 2020-02-01 11:37 |  | 15 | 2020-02-01 11:26 | 27 |  |  |  |  | Y | [5 empty] | Y |  |  |  | 4.98 | 0 | [23 empty] | 0.35 | 0 | B | [9 empty] | 0 | 0 | 0 | 0 | 0 | 0 | 0 | 1247 | 0 | 300 | 0 | 0 | 0 | 21
2020-02-01 | B56656 | 2 | 저탄소 | 25MOCRS4HM3 | 연주시작 | Si 탈산 | B | 30 | 38 | 48950 | 132.38 | D | A |  | A | 2 |  | 2 | 1555 | 1527 | 10400 | 7700 |  | 18100 | 194.61 | 16 | 93008 | 1687 | 360 | Y | 69 | 51 | 래들교체 | Y | B56653 | 05 |  |  |  | 김익규 | 3 |  |  | Y |  | Y |  | 0 | 10-1 | 0 | 245.26 | A |  | 1663 | 1 | 0.1 | 1594 | 1.47 | 86 | 30 | 347 | 5:47 | 18 | 21 | 0 | 0 |  | 0 | 0 |  | N2 VD도착 N% 1. 190PPM ↓ N2 2. 190PPM ↑ AR | 2020-02-01 16:15 | 2020-02-01 16:29 | 14 | 2020-02-01 15:54 | 35 |  |  |  |  | Y | [8 empty] | 4.5 | 10.13 | 3.15 | [19 empty] | 2.24 |  |  |  | 0.21 | 0.21 | B | [9 empty] | 1054 | 256 | 0 | 57 | 0 | 0 | 0 | 611 | 0 | 0 | 0 | 0 | 0 | 0 |  |  | 6 |  | 1
2020-02-01 | A56727 | 1 | 저탄소 | SCR420HQ |  | Al 탈산 | B | 36 | 20 | 52200 | 81.22 | D | D | D |  | 1 | 1 |  | 1540 | 1577 | 5000 |  |  | 5000 | 49.25 | 12 | 101532 | 1622 |  | Y | 55 | 28 | [7 empty] | 김덕진 | 2 |  |  | Y |  |  |  | 108 | 13-9 | 0 | 191.27 | A |  | 1622 | 3 | 0.19 | 1586 | 1.33 | 74 | 32 | 273 | 4:33 | 16 | 17 | 90 | 0 |  | 0 |  |  | N2 | 2020-02-01 11:53 | 2020-02-01 12:30 | 38 | 2020-02-01 11:53 | 38 |  |  |  |  | Y |  |  |  | Y | [5 empty] | 0 | 202.24 | [23 empty] | 14.92 | 36.07 | A | [9 empty] | 1039 | 597 | 0 | 28 | 0 | 0 | 0 | 490 | 0 | 197 | 52 | 0 | 0 | 7
2020-02-01 | C54229 | 3 | 중탄소 | SM45C | 연주종료 | Si 탈산 | T | 29 | 79 | 48450 | 88.27 | D | D | D |  | 1 |  | 1 | 1535 | 1718 | 7600 |  |  | 7600 | 76.85 | 36 | 98892 | 1595 |  | Y | 54 | 39 |  |  |  | 05 |  |  |  | 박지웅 | 2 |  | Y |  |  | Y |  | 105.55 | 12-4 | 169.69 | 0 | A |  | 1593 | 2 | 0.44 | 1555 | 1.41 | 62 | 26 | 314 | 5:14 | 10 | 10 | 0 | 0 |  | 0 | 10 |  | N2 | 2020-02-01 12:44 |  | 10 | 2020-02-01 12:36 | 17 |  |  |  |  | Y | [5 empty] | Y |  |  |  | 2.24 | 0 | [23 empty] | 1.13 | 0 | A | [9 empty] | 0 | 0 | 350 | 0 | 0 | 0 | 0 | 903 | 0 | 300 | 0 | 0 | 0 | 27 |  |  | 2
2020-02-01 | B56657 | 2 | 저탄소 | 20CRMOV4I |  | Al 탈산 | I | 38 | 22 | 53150 | 151.57 | D | D |  | D | 1 |  | 1 | 1560 | 1577 | 12700 |  |  | 12700 | 133.68 | 19 | 95000 | 1654 |  | INGOT | 102 | 63 | 래들교체함 |  | B56654 | 05 |  |  |  | 김익규 | 0 |  |  | Y |  | N |  |  |  | 133.58 | 398.94 | A |  | 1644 | 1 | 0.11 | 1585 | 1.51 | 76 |  | 302 | 5:02 | 20 | 20 | 0 | 0 |  | 0 | 0 |  | N2 | 2020-02-01 13:52 |  | 31 | 2020-02-01 13:42 | [5 empty] | Y | [8 empty] | 4 | 10.9 | 0 | [18 empty] | 0.9 |  |  |  |  | 0.07 | 0.07 | B | [9 empty] | 805 | 455 | 16 | 443 | 0 | 0 | 0 | 731 | 0 | 0 | 0 | 0 | 0 | 0
2020-02-01 | A56728 | 1 | 저탄소 | SCR420HQ |  | Al 탈산 | B | 21 | 46 | 49000 | 73.57 | D | D | D |  | 1 | 1 |  | 1540 | 1565 | 5700 |  |  | 5700 | 56.14 | 12 | 101532 | 1632 |  | Y | 44 | 33 | [7 empty] | 김덕진 | 2 |  |  | Y |  |  |  | 99.8 | 12-5 | 0 | 252.28 | A |  | 1632 | 3 | 0.19 | 1590 | 1.4 | 78 | 31 | 311 | 5:11 | 16 | 16 | 91 | 0 |  | 0 |  |  | N2 | 2020-02-01 12:51 | 2020-02-01 13:30 | 40 | 2020-02-01 12:50 | 40 |  |  |  |  | Y | [9 empty] | 0 | 240.41 | [23 empty] | 14.92 | 37.11 | B | [9 empty] | 595 | 852 | 0 | 22 | 0 | 0 | 0 | 297 | 0 | 198 | 0 | 0 | 0 | 8
2020-02-01 | C54230 | 3 | 중탄소 | SM45C | 연주종료 | Si 탈산 | T | 22 | 68 | 49200 | 71 | D | D | D |  | 1 |  | 1 | 1535 | 1560 | 6100 |  |  | 6100 | 61.68 | 36 | 98892 | 1616 |  | Y | 42 | 30 | [15 empty] | 104.65 | 12-5 | 59.46 | 0 | A |  | 1610 | 2 | 0.43 | 1570 | 1.67 | 77 | 34 | 325 | 5:25 | 10 | 10 | 0 | 0 |  | 0 | 5 |  | N2 | 2020-02-01 13:43 |  | 20 | 2020-02-01 13:38 | 26 |  |  |  |  | Y | [5 empty] | Y |  |  | 4 | 6.34 | 0 | [23 empty] | 1.13 | 0 | A | [9 empty] | 0 | 0 | 0 | 0 | 0 | 0 | 0 | 876 | 0 | 300 | 0 | 0 | 0 | 8 |  |  | 2
2020-02-01 | A56729 | 1 | 저탄소 | SCR420HQ |  | Al 탈산 | B | 19 | 66 | 47000 | 83.27 | D | D | A |  | 1 | 1 |  | 1540 | 1565 | 5800 |  |  | 5800 | 68.55 | 10 | 84610 | 1634 |  | Y | 54 | 32 | [7 empty] | 김덕진 | 2 |  |  | Y |  |  |  | 103.15 | 12-4 | 0 | 228.27 | A |  | 1634 | 3 | 0.17 | 1589 | 1.55 | 77 | 40 | 276 | 4:36 | 16 | 20 | 92 | 0 |  | 0 |  |  | N2 | 2020-02-01 14:00 | 2020-02-01 14:24 | 24 | 2020-02-01 13:59 | 25 |  |  |  |  | Y |  |  |  | N | 프러그 장착설비 고장 |  |  |  |  | 0 | 214.8 | [23 empty] | 14.92 | 40.03 | A | [9 empty] | 1007 | 596 | 0 | 0 | 0 | 0 | 0 | 298 | 0 | 196 | 0 | 0 | 0 | 10
2020-02-01 | B56658 | 2 | 저탄소 | 25MOCRS4HM3 | 잔강최소화전 | Si 탈산 | B | 15 | 71 | 48950 | 113.25 | D | A |  | A | 2 |  | 1 | 1555 | 1626 | 5400 | 6400 |  | 11800 | 145 | 14 | 81382 | 1677 | 724 | Y | 54 | 32 |  | Y | [5 empty] | 김익규 | 2 | [6 empty] | 100.65 | 12-1 | 0 | 154.72 | A |  | 1666 | 1 | 0.09 | 1570 | 2.39 | 62 | 53 | 334 | 5:34 | 18 | 19 | 0 | 0 |  | 0 | 0 |  | N2 VD도착 N% 1. 190PPM ↓ N2 2. 190PPM ↑ AR | 2020-02-01 17:05 | 2020-02-01 17:31 | 26 | 2020-02-01 16:41 | 50 |  |  |  |  | Y | [8 empty] | 4.5 | 12.15 | 4.55 | [23 empty] | 0.6 | 0.6 | B | [9 empty] | 1043 | 0 | 362 | 0 | 0 | 149 | 0 | 2879 | 0 | 108 | 0 | 0 | 0 | 21 |  |  | 7
2020-02-01 | A56730 | 1 | 저탄소 | SCR420HQ |  | Al 탈산 | B | 18 | 26 | 52500 | 79.43 | D | A | A |  | 1 | 1 |  | 1540 | 1576 | 6300 |  |  | 6300 | 74.46 | 10 | 84610 | 1611 |  | Y | 43 | 36 | [7 empty] | 김덕진 | 2 |  |  | Y |  |  |  | 105.8 | 13-5 | 0 | 301.28 | A |  | 1611 | 3 | 0.17 | 1580 | 0.86 | 68 | 34 | 280 | 4:40 | 16 | 18 | 93 | 0 |  | 0 |  |  | N2 | 2020-02-01 14:59 | 2020-02-01 15:18 | 18 | 2020-02-01 14:58 | 20 | [14 empty] | 0 | 231.05 | [23 empty] | 14.92 | 41.1 | A | [9 empty] | 1194 | 433 | 0 | 32 | 0 | 0 | 0 | 694 | 0 | 298 | 0 | 0 | 0 | 5
2020-02-01 | C54231 | 3 | 중탄소 | SM45C | 연주종료 | Si 탈산 | T | 16 | 60 | 49100 | 84.23 | D | A | A |  | 1 |  | 1 | 1535 | 1554 | 5900 |  |  | 5900 | 53.69 | 40 | 109880 | 1605 |  | Y | 42 | 33 |  |  | C54229 | 05 |  |  |  | 이기호 | 2 |  |  | Y |  | Y | 4 | 102.3 | 12-4 | 171.85 | 0 | A |  | 1590 | 2 | 0.45 | 1557 | 0.92 | 64 | 27 | 317 | 5:17 | 10 | 10 | 0 | 0 |  | 0 | 7 |  | N2 | 2020-02-01 15:13 |  | 5 | 2020-02-01 15:06 | 12 |  |  |  |  | Y | [5 empty] | Y |  |  | 5 | 4.53 | 0 | 용강쫒김으로 342분석 미확인이동 | [22 empty] | 0.01 | 0 | A | [9 empty] | 0 | 0 | 0 | 0 | 0 | 0 | 0 | 504 | 0 | 300 | 0 | 0 | 0 | 65
2020-02-01 | A56731 | 1 | 저탄소 | SCR420HQ |  | Al 탈산 | B | 37 | 23 | 52100 | 68.47 | A | A | A |  | 1 | 1 |  | 1540 | 1596 | 4700 |  |  | 4700 | 46.29 | 12 | 101532 | 1619 |  | Y | 41 | 30 |  |  | A56728 |  |  |  |  | 정용태 | 3 |  |  | Y |  |  |  | 96.45 | 12-6 | 0 | 291.62 | A |  | 1619 | 3 | 0.17 | 1583 | 1.38 | 71 | 34 | 239 | 3:59 | 16 | 18 | 94 | 0 |  | 0 |  |  | N2 | 2020-02-01 15:50 | 2020-02-01 16:15 | 25 | 2020-02-01 15:47 | 28 | [14 empty] | 0 | 148.88 | [23 empty] | 0 | 0.11 | A | [9 empty] | 952 | 600 | 0 | 47 | 0 | 0 | 0 | 297 | 0 | 300 | 0 | 0 | 0 | 4
2020-02-01 | C54232 | 3 | 중탄소 | SM45C | 연주종료 | Si 탈산 | T | 1 | 70 | 49350 | 73.18 | A | A | A |  | 1 |  | 1 | 1535 | 1543 | 4900 |  |  | 4900 | 40.54 | 44 | 120868 | 1614 |  | Y | 44 | 25 | [7 empty] | 정종훈 | 2 |  |  |  |  | Y |  | 97.15 | 11-8 | 166.73 | 0 | A |  | 1605 | 2 | 0.44 | 1561 | 2.44 | 68 | 25 | 349 | 5:49 | 10 | 10 | 0 | 0 |  | 0 | 12 |  | N2 | 2020-02-01 16:04 |  | 23 | 2020-02-01 15:53 | 35 |  |  |  |  | Y | [5 empty] | Y |  |  | 5 | 4.3 | 0 | [23 empty] | 0.01 | 0 | A | [9 empty] | 0 | 0 | 0 | 0 | 0 | 0 | 0 | 705 | 0 | 300 | 0 | 0 | 0 | 20
2020-02-01 | A56732 | 1 | 저탄소 | SCR420HQ |  | Al 탈산 | B | 21 | 47 | 49900 | 70.18 | A | A | A |  | 1 | 1 |  | 1540 | 1568 | 4900 |  |  | 4900 | 48.26 | 12 | 101532 | 1615 |  | Y | 40 | 31 |  |  | A56729 |  |  |  |  | 정용태 | 2 |  | Y |  |  |  |  | 98.45 | 12-3 | 0 | 284.4 | A |  | 1615 | 3 | 0.33 | 1587 | 1 | 75 | 38 | 267 | 4:27 | 16 | 19 | 95 | 0 |  | 0 |  |  | N2 | 2020-02-01 16:50 | 2020-02-01 17:10 | 20 | 2020-02-01 16:47 | 22 | [14 empty] | 0 | 170 | [23 empty] | 0 | 0.01 | A | [9 empty] | 438 | 985 | 0 | 0 | 0 | 0 | 0 | 299 | 0 | 298 | 0 | 0 | 0 | 9
2020-02-01 | C54233 | 3 | 중탄소 | SM45CM6 | 연주종료 | Si 탈산 | T | 29 | 80 | 48100 | 77.13 | A | A | A |  | 1 |  | 1 | 1535 | 1539 | 6100 |  |  | 6100 | 88.82 | 25 | 68675 | 1599 |  | Y | 48 | 34 | [15 empty] | 98.2 | 11-7 | 184.27 | 0 | A |  | 1595 | 2 | 0.43 | 1552 | 1.87 | 59 | 23 | 301 | 5:01 | 10 | 10 | 0 | 0 |  | 0 | 6 |  | N2 | 2020-02-01 17:14 |  | 19 | 2020-02-01 17:08 | 25 |  |  |  |  | Y | [5 empty] | N |  |  | 5 | 5.41 | 0 | [23 empty] | 1.02 | 0 | A |  |  | 11.413 | 27.005 | 49.667 | 0.203 | 4.351 | 1.839 | 1520.89 | 0 | 0 | 67 | 0 | 0 | 0 | 0 | 601 | 0 | 301 | 0 | 0 | 0 | 30 |  |  | 5
2020-02-01 | B56659 | 2 | 중탄소 | SCM440 | 잔강최소화 | Al 탈산 | B | 19 | 67 | 48350 | 98.2 | A | A |  | A | 1 |  | 1 | 1540 | 1554 | 4300 |  |  | 4300 | 29.87 | 18 | 143967 | 1646 |  | Y | 50 | 42 | [7 empty] | 임현진 | 2 |  |  |  |  | Y |  | 100.95 | 12-2 | 0 | 299.92 | A |  | 1637 | 1 | 0.11 | 1571 | 1.58 | 75 | 22 | 230 | 3:50 | 15 | 16 | 0 | 0 |  | 0 | 0 |  | N2 | 2020-02-01 18:16 | 2020-02-01 18:49 | 33 | 2020-02-01 18:05 | 44 |  |  |  |  | N | 미투입강종 | [7 empty] | 4.5 | 0 | 16.16 | 잔강 최소화 | [19 empty] | 1.32 |  |  | 0.15 | 0.15 | A | [9 empty] | 1255 | 0 | 371 | 0 | 0 | 96 | 0 | 802 | 0 | 207 | 0 | 0 | 0 | 20 |  |  | 7
2020-02-01 | A56733 | 1 | 저탄소 | SCR420HQ | TUNDISH교체전 | Al 탈산 | B | 36 | 21 | 52400 | 71.4 | A | A | A |  | 1 | 1 |  | 1540 | 1612 | 3700 |  |  | 3700 | 37.86 | 12 | 97738 | 1616 |  | Y | 41 | 27 |  |  | A56730 |  |  |  |  | 정용태 | 2 |  | Y |  |  |  |  | 102.25 | 13-3 | 0.02 | 183.41 | A |  | 1616 | 3 | 0.18 | 1582 | 1.1 | 70 | 36 | 316 | 5:16 | 16 | 18 | 96 | 0 |  | 0 |  |  | N2 | 2020-02-01 17:51 | 2020-02-01 18:06 | 15 | 2020-02-01 17:51 | 15 |  |  |  |  | Y |  |  |  | N | 프러그 장착설비 고장 |  |  |  |  | 0 | 195.47 | [23 empty] | 0 | 1.15 | A | [9 empty] | 0 | 1353 | 0 | 701 | 0 | 0 | 0 | 296 | 0 | 298 | 0 | 0 | 0 | 0
2020-02-01 | C54234 | 3 | 중탄소 | SM45CM6 | TUNDISH교체전 | Si 탈산 | T | 22 | 69 | 49300 | 77.72 | A | A | A |  | 1 |  | 1 | 1535 | 1547 | 5600 |  |  | 5600 | 67.95 | 30 | 82410 | 1575 |  | Y | 44 | 32 |  |  | C54231 | 02 |  |  |  | 정종훈 | 2 |  | Y |  |  | Y |  | 95.8 | 11-6 | 166.7 | 0 | A |  | 1608 | 2 | 0.43 | 1558 | 2.27 | 65 | 24 | 318 | 5:18 | 10 | 11 | 0 | 0 |  | 0 |  |  | N2 | 2020-02-01 18:18 |  | 20 | 2020-02-01 18:06 | 32 |  |  |  |  | Y | [5 empty] | N |  |  | 5 | 5.46 | 0 | [23 empty] | 0 | 0 | A | [9 empty] | 0 | 0 | 265 | 0 | 0 | 0 | 0 | 595 | 0 | 300 | 0 | 0 | 0 | 38 |  |  | 5
2020-02-01 | B56660 | 2 | 중탄소 | 42CRMOS4HAM |  | Si 탈산 | B | 32 | 72 | 48950 | 105.93 | A | A |  | A | 1 |  | 1 | 1540 | 1557 | 8300 |  |  | 8300 | 187.88 | 6 | 44178 | 1624 |  | Y | 57 | 44 |  |  | B56656 | 05 |  |  |  | 임현진 | 2 |  |  |  |  | Y |  | 105.65 | 12-5 | 0 | 301.65 | A |  | 1622 | 1 | 0.1 | 1554 | 1.74 | 62 | 28 | 288 | 4:48 | 18 | 19 | 0 | 0 |  | 0 | 0 |  | N2 | 2020-02-01 19:30 | 2020-02-01 19:47 | 18 | 2020-02-01 19:16 | 32 |  |  |  |  | Y | [8 empty] | 5 | 0 | 15.26 | [20 empty] | 1.21 |  |  | 0.2 | 0.2 | A | [9 empty] | 1633 | 0 | 242 | 0 | 0 | 0 | 0 | 501 | 0 | 0 | 0 | 0 | 0 | 10 |  |  | 5
2020-02-01 | A56734 | 1 | 고탄소 | AE1055LS | TUNDISH교체 | Al 탈산 | B | 38 | 23 | 53200 | 80.87 | A | A | A |  | 1 | 1 |  | 1520 | 1538 | 6900 |  |  | 6900 | 81.55 | 10 | 84610 | 1618 |  | Y | 42 | 39 | [7 empty] | 정용태 | 3 |  |  |  |  | Y |  | 104.15 | 13-4 | 0 | 270.07 | A |  | 1618 | 3 | 0.2 | 1562 | 1.4 | 78 | 29 | 263 | 4:23 | 25 | 25 | 97 | 0 |  | 0 |  |  | N2 | 2020-02-01 19:05 | 2020-02-01 19:27 | 23 | 2020-02-01 19:05 | 23 |  |  |  |  | Y |  |  |  | N | 프러그 장착설비 고장 |  |  |  |  | 0 | 14.96 | [19 empty] | 2.14 |  |  |  | 1.24 | 2.01 | A | [9 empty] | 64 | 0 | 928 | 23 | 0 | 0 | 0 | 894 | 0 | 789 | 0 | 0 | 0 | 40 |  |  |  |  | 1
2020-02-01 | C54235 | 3 | 중탄소 | 50CRMO4MI3 |  | Al 탈산 | I | 18 | 27 | 51600 | 138.67 | A | A | A |  | 1 |  | 1 | 1560 | 1559 | 10500 |  |  | 10500 | 128.99 | 6 | 81400 | 1682 |  | INGOT | 64 | 60 | [15 empty] | 94.95 | 12-3 | 383.01 | 0 | A |  | 1678 | 2 | 0.46 | 1563 | 2.5 | 79 |  | 465 | 7:45 | 25 | 29 | 0 | 0 |  | 0 |  |  | N2 | 2020-02-01 20:33 |  | 18 | 2020-02-01 20:04 | [5 empty] | Y | [5 empty] | N |  |  | 5.5 | 13.8 | 0 | [18 empty] | 1 |  |  |  |  | 1.51 | 0 | A | [9 empty] | 1733 | 132 | 301 | 272 | 0 | 0 | 0 | 1100 | 0 | 299 | 301 | 0 | 0 | 0
2020-02-01 | A56735 | 1 | 고탄소 | AE1055LS |  | Al 탈산 | B | 37 | 24 | 53100 | 84.93 | A | A | A |  | 1 | 1 |  | 1520 | 1540 | 5800 |  |  | 5800 | 68.55 | 10 | 84610 | 1578 | 362 | Y | 41 | 34 | [7 empty] | 정용태 | 3 | [6 empty] | 102.9 | 13-3 | 0 | 273.62 | A |  | 1578 | 3 | 0.2 | 1551 | 0.61 | 67 | 34 | 270 | 4:30 | 25 | 25 | 98 | 0 |  | 0 |  |  | N2 | 2020-02-01 20:13 | 2020-02-01 20:30 | 17 | 2020-02-01 20:13 | 17 | [8 empty] | N | 프러그 장착설비 고장 |  |  |  |  | 0 | 231.28 | [23 empty] | 2.57 | 2.01 | A | [9 empty] | 50 | 0 | 904 | 20 | 0 | 0 | 0 | 988 | 0 | 842 | 117 | 0 | 0 | 39
2020-02-01 | B56661 | 2 | 중탄소 | 42CRMOS4HAM |  | Si 탈산 | B | 30 | 39 | 52150 | 107.43 | A | A |  | A | 1 |  | 1 | 1540 | 1527 | 8000 |  |  | 8000 | 85.97 | 14 | 93056 | 1647 |  | Y | 52 | 41 | C54233 5톤합탕 |  | B56658 | 05 |  |  |  | 임현진 | 2 |  |  |  |  | Y |  | 103.35 | 12-10 | 0 | 327.01 | A |  | 1627 | 1 | 0.13 | 1555 | 1.5 | 63 | 28 | 331 | 5:31 | 18 | 18 | 0 | 0 |  | 0 | 0 |  | N2 | 2020-02-01 20:40 | 2020-02-01 20:53 | 13 | 2020-02-01 20:24 | 29 |  |  |  |  | Y | [8 empty] | 5 | 0 | 18.13 | [23 empty] | 0.34 | 0.34 | A | [9 empty] | 1478 | 0 | 245 | 0 | 0 | 0 | 0 | 500 | 0 | 106 | 0 | 0 | 0 | 16 |  |  | 6
2020-02-01 | A56736 | 1 | 고탄소 | AE1055LS |  | Al 탈산 | B | 21 | 48 | 50700 | 75.62 | A | A | A |  | 1 | 1 |  | 1520 | 1537 | 4900 |  |  | 4900 | 48.26 | 12 | 101532 | 1598 |  | Y | 40 | 31 | [7 empty] | 정용태 | 2 |  |  |  |  | Y |  | 96.9 | 12-1 | 0.03 | 210.03 | A |  | 1598 | 3 | 0.16 | 1544 | 1.5 | 60 | 27 | 259 | 4:19 | 25 | 25 | 99 | 0 |  | 0 |  |  | N2 | 2020-02-01 21:04 | 2020-02-01 21:29 | 26 | 2020-02-01 21:04 | 26 |  |  |  |  | Y |  |  |  | N | 프러그 장착설비 고장 |  |  |  |  | 0 | 205.3 | [23 empty] | 3.57 | 2.01 | A | [9 empty] | 74 | 0 | 857 | 9 | 0 | 0 | 0 | 542 | 0 | 395 | 0 | 0 | 0 | 40
2020-02-01 | C54236 | 3 | 고탄소 | AE1055LS |  | Al 탈산 | B | 1 | 71 | 49750 | 120.2 | A | A | B |  | 1 | 1 |  | 1530 | 1556 | 8300 |  |  | 8300 | 81.75 | 12 | 101532 | 1618 | 360 | Y | 64 | 58 | 1기 요청으로 강종변경하여 RH 이동 |  | C54234 | 05 |  |  |  | 정종훈 | 2 |  |  |  |  | N |  | 104.25 | 12-4 | 62.97 | 176.05 | A |  | 1605 | 3 | 0.17 | 1566 | 0.72 | 82 | 39 | 264 | 4:24 | 25 | 25 | 100 | 0 |  | 0 |  |  | N2 | 2020-02-01 22:07 | 2020-02-01 22:27 | 21 | 2020-02-01 22:05 | 23 | [14 empty] | 0 | 393.78 | [23 empty] | 0.04 | 0 | A | [9 empty] | 64 | 0 | 775 | 51 | 0 | 0 | 0 | 2193 | 0 | 0 | 0 | 0 | 0 | 53
2020-02-01 | B56662 | 2 | 중탄소 | 42CRMOS4HAM |  | Si 탈산 | B | 15 | 72 | 49100 | 89.37 | A | A |  | A | 1 |  | 1 | 1540 | 1545 | 5700 |  |  | 5700 | 52.85 | 18 | 107862 | 1636 |  | Y | 45 | 41 | [7 empty] | 임현진 | 2 |  |  |  |  | Y |  | 109.5 | 12-9 | 0 | 319.07 | A |  | 1626 | 1 | 0.17 | 1566 | 1.42 | 74 | 39 | 267 | 4:27 | 18 | 19 | 0 | 0 | 66 | 0 | 0 |  | N2 | 2020-02-01 21:36 | 2020-02-01 21:58 | 22 | 2020-02-01 21:27 | 31 |  |  |  |  | Y | [9 empty] | 0 | 16.31 | [23 empty] | 0.19 | 0.19 | A | [9 empty] | 1718 | 0 | 390 | 0 | 0 | 0 | 0 | 501 | 0 | 102 | 0 | 0 | 0 | 11 |  |  | 5
2020-02-01 | A56737 | 1 | 고탄소 | AE1055LS |  | Al 탈산 | B | 36 | 22 | 52800 | 137.3 | A | B | B |  | 1 | 1 |  | 1520 | 1577 | 4900 |  |  | 4900 | 57.91 | 10 | 84610 | 1594 |  | Y | 72 | 59 |  |  | A56734 |  |  |  |  | 정용태 | 2 |  | Y |  |  |  |  | 104.7 | 13-5 | 0.02 | 206.47 | A |  | 1569 | 3 | 0.18 | 1541 | 0.44 | 57 | 30 | 253 | 4:13 | 25 | 25 | 101 | 0 |  | 0 |  |  | N2 | 2020-02-01 23:15 | 2020-02-01 23:29 | 15 | 2020-02-01 23:14 | 16 |  |  |  |  | Y |  |  |  | Y | 프러그 장착설비 고장 |  |  |  |  | 0 | 463.25 | [23 empty] | 2.99 | 0 | A | [9 empty] | 25 | 0 | 814 | 15 | 0 | 0 | 0 | 484 | 0 | 496 | 0 | 0 | 0 | 40
2020-02-01 | B56663 | 2 | 중탄소 | 42CRMOS4HAM |  | Si 탈산 | B | 19 | 68 | 48550 | 101.83 | A | A |  | B | 1 |  | 1 | 1540 | 1555 | 7200 |  |  | 7200 | 69.52 | 12 | 103572 | 1646 |  | Y | 45 | 38 | [7 empty] | 임현진 | 2 |  |  |  |  | Y |  | 103.45 | 12-4 | 0 | 260.61 | A |  | 1622 | 1 | 0.17 | 1562 | 1.34 | 70 | 36 | 258 | 4:18 | 18 | 19 | 0 | 0 |  | 0 | 0 |  | N2 | 2020-02-01 22:51 | 2020-02-01 23:09 | 18 | 2020-02-01 22:34 | 35 |  |  |  |  | Y | [8 empty] | 4.5 | 0 | 22.6 | [23 empty] | 0.04 | 0.04 | A | [9 empty] | 1621 | 0 | 70 | 0 | 0 | 0 | 0 | 700 | 0 | 105 | 0 | 0 | 0 | 30 |  |  | 5
2020-02-01 | C54237 | 3 | 중탄소 | SM45CM8 | 연주시작 | Si 탈산 | T | 29 | 81 | 48300 | 116.57 | A | B | B |  | 1 |  | 1 | 1535 | 1557 | 9000 |  |  | 9000 | 91.01 | 36 | 98892 | 1639 |  | Y | 70 | 50 |  |  | C54235 | 06 |  |  |  | 도주용 | 3 |  |  | Y |  | N |  | 100.25 | 11-9 | 388.96 | 0 | A |  | 1638 | 2 | 0.46 | 1575 | 2.17 | 82 | 27 | 470 | 7:50 | 13 | 13 | 0 | 0 |  | 0 | 10 |  | AR | 2020-02-01 23:33 |  | 14 | 2020-02-01 23:16 | 32 |  |  |  |  | Y | [5 empty] | N |  |  |  | 7.67 | 0 | [23 empty] | 1.51 | 0 | A | [9 empty] | 272 | 0 | 0 | 0 | 0 | 0 | 0 | 703 | 0 | 0 | 0 | 0 | 0 | 23 |  |  | 9 |  | 1
2020-02-01 | B56664 | 2 | 중탄소 | SCM440 |  | Al 탈산 | B | 32 | 73 | 48450 | 97.5 | B | B |  | B | 1 |  | 1 | 1540 | 1566 | 7000 |  |  | 7000 | 45.58 | 18 | 153576 | 1624 |  | Y | 53 | 39 | [7 empty] | 최남길 | 2 |  |  |  |  | Y |  | 102.35 | 12-2 | 0 | 260.99 | A |  | 1621 | 1 | 0.17 | 1572 | 1.29 | 76 | 38 | 305 | 5:05 | 15 | 16 | 0 | 0 |  | 0 | 0 |  | N2 | 2020-02-01 23:48 | 2020-02-02 00:13 | 25 | 2020-02-01 23:39 | 34 |  |  |  |  | N | 미투입강종 | [7 empty] | 5 | 0 | 20.18 | [20 empty] | 0.64 |  |  | 0.06 | 0.06 | A | [9 empty] | 1268 | 0 | 0 | 0 | 0 | 249 | 0 | 700 | 0 | 201 | 0 | 0 | 0 | 0 |  |  | 4
2020-02-01 | A56738 | 1 | 고탄소 | AE1055LS |  | Al 탈산 | B | 38 | 24 | 53000 | 93.02 | B | B | B |  | 1 | 1 |  | 1520 | 1579 | 5300 |  |  | 5300 | 52.2 | 12 | 101532 | 1583 |  | Y | 49 | 34 | [7 empty] | 이호남 | 2 |  | N | Y |  |  |  | 104.95 | 13-5 | 0 | 261.54 | A |  | 1589 | 3 | 0.18 | 1548 | 0.98 | 64 | 26 | 259 | 4:19 | 25 | 25 | 102 | 0 |  | 0 |  |  | N2 | 2020-02-02 | 2020-02-02 00:32 | 32 | 2020-02-01 23:59 | 33 |  |  |  |  | Y |  |  |  | Y | 프러그 장착설비 고장 |  |  |  |  | 0 | 297.79 | [23 empty] | 13.77 | 0 | A | [9 empty] | 0 | 0 | 651 | 0 | 0 | 0 | 0 | 856 | 0 | 714 | 0 | 0 | 0 | 18
2020-02-01 | C54238 | 3 | 중탄소 | SM45CM8 | 연주종료 | Si 탈산 | T | 22 | 70 | 49200 | 97.77 | B | B | B |  | 1 |  | 1 | 1535 | 1557 | 7400 |  |  | 7400 | 74.83 | 36 | 98892 | 1619 | 368 | Y | 46 | 43 | [7 empty] | 박재승 | 3 |  |  |  |  | Y |  |  |  | 246.72 | 0 | A |  | 1608 | 2 | 0.46 | 1557 | 1.31 | 64 | 19 | 398 | 6:38 | 13 | 13 | 0 | 0 |  | 0 | 10 |  | AR | 2020-02-02 00:35 |  | 28 | 2020-02-02 00:23 | 41 |  |  |  |  | Y | [5 empty] | N |  |  |  | 6.33 | 0 | [23 empty] | 1.51 | 0 | A | [9 empty] | 521 | 0 | 98 | 0 | 0 | 0 | 0 | 694 | 0 | 0 | 0 | 0 | 0 | 32 |  |  | 5
2020-02-01 | B56665 | 2 | 중탄소 | SCM440HF |  | Al 탈산 | B | 21 | 49 | 50450 | 90.32 | B | B |  | B | 1 |  | 1 | 1540 | 1556 | 6600 |  |  | 6600 | 216.75 | 4 | 30450 | 1636 |  | Y | 42 | 35 | [7 empty] | 최남길 | 2 |  |  |  |  | Y |  | 105.15 | 12-9 | 0 | 285.64 | A |  | 1621 | 1 | 0.17 | 1559 | 1.37 | 66 | 32 | 313 | 5:13 | 18 | 19 | 0 | 0 |  | 0 | 0 |  | AR | 2020-02-02 00:47 | 2020-02-02 01:15 | 28 | 2020-02-02 00:35 | 39 |  |  |  |  | Y | [8 empty] | 4.3 | 17.83 | 0 | [20 empty] | 1.06 |  |  | 0.04 | 0.04 | A | [9 empty] | 1354 | 0 | 34 | 0 | 0 | 179 | 0 | 705 | 0 | 105 | 0 | 0 | 0 | 16 |  |  | 2
2020-02-01 | A56739 | 1 | 고탄소 | AE1055LS |  | Al 탈산 | B | 18 | 28 | 52800 | 87.93 | B | B | B |  | 1 | 1 |  | 1520 | 1544 | 5300 |  |  | 5300 | 52.2 | 12 | 101532 | 1591 |  | Y | 49 | 34 | [15 empty] | 105.25 | 13-4 | 0 | 342.16 | A |  | 1590 | 3 | 0.18 | 1552 | 1 | 68 | 28 | 262 | 4:22 | 25 | 25 | 103 | 0 |  | 0 |  |  | N2 | 2020-02-02 00:59 | 2020-02-02 01:31 | 33 | 2020-02-02 00:57 | 34 | [14 empty] | 0 | 260.34 | [23 empty] | 25.09 | 0 | A | [9 empty] | 60 | 0 | 823 | 39 | 0 | 0 | 0 | 505 | 0 | 354 | 0 | 0 | 0 | 39
2020-02-01 | C54239 | 3 | 중탄소 | SM45CM8 | 연주종료 | Si 탈산 | T | 16 | 61 |  | 108.9 | B | B | B |  | 1 |  | 1 | 1535 | 1512 | 9100 |  |  | 9100 | 100.38 | 33 | 90651 | 1617 |  | N | 64 | 49 | [7 empty] | 박재승 | 3 |  |  |  |  | Y |  | 141.25 |  | 317.45 | 0 | A |  | 1612 | 2 | 0.45 | 1560 | 1.86 | 67 | 16 | 384 | 6:24 | 13 | 13 | 0 | 0 |  | 0 | 10 |  | AR | 2020-02-02 02:07 |  | 19 | 2020-02-02 01:50 | 37 |  |  |  |  | Y | [5 empty] | N |  |  |  | 6.7 | 0 | [23 empty] | 1.51 | 0 | A | [9 empty] | 309 | 0 | 224 | 0 | 0 | 0 | 0 | 602 | 0 | 0 | 0 | 0 | 0 | 0 |  |  | 5
2020-02-01 | B56666 | 2 | 중탄소 | SCM440HF |  | Al 탈산 | B | 15 | 73 | 48450 | 92.2 | B | B |  | B | 1 |  | 1 | 1540 | 1555 | 6800 |  |  | 6800 | 73.69 | 16 | 92280 | 1624 |  | Y | 41 | 39 | [7 empty] | 최남길 | 2 |  |  |  |  | Y |  | 100.95 | 12-1 | 2.39 | 222.37 | A |  | 1621 | 1 | 0.15 | 1559 | 1.38 | 66 | 33 | 256 | 4:16 | 18 | 20 | 0 | 0 |  | 0 | 0 |  | AR | 2020-02-02 01:52 | 2020-02-02 02:20 | 28 | 2020-02-02 01:40 | 40 |  |  |  |  | Y | [8 empty] | 5 | 13 | 0 | [20 empty] | 0.69 |  |  | 0.03 | 0.03 | A | [9 empty] | 1259 | 0 | 41 | 0 | 0 | 152 | 0 | 750 | 0 | 156 | 0 | 0 | 0 | 12
2020-02-01 | A56740 | 1 | 고탄소 | AE1055LS |  | Al 탈산 | B | 37 | 25 | 52800 | 97.57 | B | B | B |  | 1 | 1 |  | 1520 | 1557 | 5400 |  |  | 5400 | 63.82 | 10 | 84610 | 1584 |  | Y | 46 | 37 | [7 empty] | 이호남 | 2 |  |  | Y |  |  |  | 104.15 | 13-4 | 0 | 254.34 | A |  | 1585 | 3 | 0.17 | 1539 | 0.9 | 55 | 21 | 249 | 4:09 | 25 | 25 | 104 | 0 |  | 0 |  |  | N2 | 2020-02-02 02:11 | 2020-02-02 02:36 | 25 | 2020-02-02 02:10 | 26 |  |  |  |  | Y |  |  |  | Y | [5 empty] | 0 | 368.55 | [23 empty] | 34.27 | 0 | A | [9 empty] | 50 | 0 | 818 | 23 | 0 | 0 | 0 | 793 | 0 | 559 | 0 | 0 | 0 | 22
2020-02-01 | C54240 | 3 | 중탄소 | SM45CM8 | TUNDISH교체전 | Si 탈산 | T | 1 | 72 | 49000 | 105.32 | B | B | B |  | 1 |  | 1 | 1535 | 1572 | 6700 |  |  | 6700 | 66.38 | 37 | 100927 | 1628 |  | Y | 50 | 39 | [7 empty] | 박재승 | 4 |  |  |  |  | Y |  | 104.05 | 12-4 | 207.05 | 0 | A |  | 1617 | 2 | 0.44 | 1568 | 1.48 | 75 | 26 | 369 | 6:09 | 13 | 13 | 0 | 0 |  | 0 | 10 |  | AR | 2020-02-02 03:15 |  | 28 | 2020-02-02 02:53 | 50 |  |  |  |  | Y | [5 empty] | N |  |  |  | 6.81 | 0 | [23 empty] | 1.51 | 0 | A | [9 empty] | 308 | 0 | 0 | 0 | 0 | 0 | 0 | 1050 | 0 | 0 | 0 | 0 | 0 | 15 |  |  | 5
2020-02-01 | B56667 | 2 | 중탄소 | SCM440HF | TUNDISH교체전 | Al 탈산 | B | 19 | 69 | 47800 | 89.68 | B | B |  | B | 1 |  | 1 | 1540 | 1556 | 7300 |  |  | 7300 | 62.57 | 18 | 116671 | 1614 |  | Y | 44 | 38 | [7 empty] | 최남길 | 2 |  |  |  |  | Y |  | 102 | 12-2 | 0 | 271.3 | A |  | 1615 | 1 | 0.1 | 1560 | 1.29 | 67 | 33 | 287 | 4:47 | 18 | 19 | 0 | 0 |  | 0 | 0 |  | AR | 2020-02-02 03:01 | 2020-02-02 03:25 | 24 | 2020-02-02 02:53 | 32 |  |  |  |  | Y | [8 empty] | 4.7 | 17.17 | 0 | [20 empty] | 0.53 |  |  | 0.03 | 0.03 | A | [9 empty] | 1423 | 0 | 213 | 0 | 0 | 174 | 0 | 698 | 0 | 161 | 0 | 0 | 0 | 21
2020-02-01 | A56741 | 1 | 고탄소 | AE1055LS |  | Al 탈산 | B | 36 | 23 | 52900 | 83.57 | B | B | B |  | 1 | 1 |  | 1520 | 1576 | 4700 |  |  | 4700 | 46.29 | 12 | 101532 | 1589 |  | Y | 47 | 31 | [7 empty] | 이호남 | 2 |  | N | Y |  |  |  | 105.5 | 13-6 | 0 | 252.78 | A |  | 1589 | 3 | 0.17 | 1556 | 0.92 | 72 | 33 | 253 | 4:13 | 25 | 25 | 105 | 0 |  | 0 |  |  | N2 | 2020-02-02 02:58 | 2020-02-02 03:35 | 36 | 2020-02-02 02:57 | 38 |  |  |  |  | Y |  |  |  | Y | [5 empty] | 0 | 246.01 | [23 empty] | 36.63 | 0 | A | [9 empty] | 37 | 0 | 869 | 27 | 0 | 0 | 0 | 745 | 0 | 693 | 0 | 0 | 0 | 25
2020-02-01 | B56668 | 2 | 저탄소 | AE8617HG | TUNDISH교체 | Si 탈산 | B | 32 | 74 | 48200 | 98.83 | B | B |  | B | 1 |  | 1 | 1555 | 1594 | 7100 |  |  | 7100 | 69.93 | 12 | 101532 | 1686 |  | Y | 43 | 37 | [7 empty] | 최남길 | 2 |  |  |  |  | Y |  | 104.2 | 12-4 | 0 | 299.28 | A |  | 1670 | 1 | 0.11 | 1595 | 1.69 | 83 | 27 | 245 | 4:05 | 16 | 21 | 0 | 0 |  | 0 | 0 |  | N2 | 2020-02-02 04:11 | 2020-02-02 04:55 | 44 | 2020-02-02 03:54 | 61 |  |  |  |  | Y | [8 empty] | 5 | 5.62 | 13.53 | [19 empty] | 2.02 |  |  |  | 0.11 | 0.11 | A | [9 empty] | 293 | 222 | 30 | 0 | 0 | 0 | 0 | 547 | 0 | 0 | 0 | 0 | 0 | 10 |  |  | 7 |  | 1
2020-02-01 | C54241 | 3 | 저탄소 | WSTE500 |  | Al 탈산 | I | 29 | 82 |  | 104.65 | B | B | B |  | 1 |  | 1 | 1560 | 1555 | 9300 |  |  | 9300 | 102.65 | 6 | 90600 | 1675 |  | INGOT | 46 | 44 | [7 empty] | 박재승 | [5 empty] | Y |  | 143.25 | 15-9 | 309.4 | 0 | A |  | 1666 | 2 | 0.45 | 1592 | 1.61 | 85 |  | 300 | 5:00 | 20 | 23 | 0 | 0 |  | 0 | 15 |  | N2 | 2020-02-02 04:18 |  | 21 | 2020-02-02 04:06 | [5 empty] | Y | [5 empty] | N |  |  |  | 12.8 | 0 | [18 empty] | 1 |  |  |  |  | 1.51 | 0 | B | [9 empty] | 0 | 0 | 599 | 0 | 0 | 0 | 0 | 1095 | 0 | 0 | 0 | 0 | 0 | 16
2020-02-01 | A56742 | 1 | 고탄소 | AE1055LS |  | Al 탈산 | B | 38 | 25 | 52800 | 86.12 | B | B | B |  | 1 | 1 |  | 1520 | 1533 | 5500 |  |  | 5500 | 54.17 | 12 | 101532 | 1587 |  | Y | 47 | 37 | [7 empty] | 이호남 | 2 |  |  | Y |  |  |  | 104.55 | 13-4 | 0 | 353.69 | A |  | 1587 | 3 | 0.17 | 1547 | 1.05 | 63 | 31 | 249 | 4:09 | 25 | 25 | 106 | 0 |  | 0 |  |  | N2 | 2020-02-02 04:14 | 2020-02-02 04:41 | 28 | 2020-02-02 04:13 | 29 |  |  |  |  | Y |  |  |  | N | [5 empty] | 0 | 264.45 | [23 empty] | 45.9 | 0 | A | [9 empty] | 44 | 0 | 844 | 25 | 0 | 0 | 0 | 704 | 0 | 702 | 0 | 0 | 0 | 25
2020-02-01 | B56669 | 2 | 저탄소 | AE8617HG |  | Si 탈산 | B | 21 | 50 | 49450 | 96.82 | B | B |  | B | 1 |  | 1 | 1555 | 1555 | 7600 |  |  | 7600 | 81.66 | 11 | 93071 | 1657 |  | Y | 44 | 39 | [7 empty] | 최남길 | 2 |  |  |  |  | Y |  | 101.55 | 12-6 | 0 | 214.54 | A |  | 1645 | 1 | 0.25 | 1589 | 1.41 | 77 | 28 | 286 | 4:46 | 16 | 17 | 0 | 0 |  | 0 | 0 |  | N2 | 2020-02-02 05:08 | 2020-02-02 05:51 | 43 | 2020-02-02 04:51 | 59 |  |  |  |  | Y | [8 empty] | 4.5 | 0 | 17.3 | [23 empty] | 0.04 | 0.04 | A | [9 empty] | 112 | 260 | 242 | 0 | 0 | 0 | 0 | 876 | 0 | 0 | 0 | 0 | 0 | 5 |  |  | 5
2020-02-01 | C54242 | 3 | 중탄소 | AE1541M4 | 연주시작 | Si 탈산 | T | 22 | 71 | 48600 | 135.6 | B | B | B |  | 1 |  | 1 | 1535 | 1531 | 10700 |  |  | 10700 | 129.84 | 30 | 82410 | 1657 | 364 | Y | 67 | 59 | [7 empty] | 박재승 | 3 |  |  |  |  | Y |  | 93.85 | 11-4 | 363.08 | 0 | A |  | 1657 | 2 | 0.45 | 1576 | 1.8 | 85 | 45 | 431 | 7:11 | 15 | 16 | 0 | 0 |  | 0 | 15 |  | AR | 2020-02-02 06:00 |  | 19 | 2020-02-02 05:36 | 43 |  |  |  |  | Y | [5 empty] | N |  |  |  | 8.68 | 0 | [23 empty] | 0.34 | 0 | B | [9 empty] | 0 | 0 | 685 | 0 | 0 | 0 | 0 | 1296 | 0 | 0 | 0 | 0 | 0 | 40 |  |  | 5 |  | 1
2020-02-01 | A56743 | 1 | 고탄소 | AE1055LS |  | Al 탈산 | B | 18 | 29 | 51600 | 95.38 | B | B | B |  | 1 | 1 |  | 1520 | 1572 | 5400 |  |  | 5400 | 53.19 | 12 | 101532 | 1592 |  | Y | 45 | 35 | [7 empty] | 이호남 | 2 |  |  | Y |  |  |  | 108.5 | 13-8 | 0 | 298.84 | A |  | 1590 | 3 | 0.17 | 1551 | 0.78 | 67 | 35 | 235 | 3:55 | 25 | 25 | 107 | 0 |  | 0 |  |  | N2 | 2020-02-02 05:22 | 2020-02-02 05:41 | 19 | 2020-02-02 05:21 | 20 |  |  |  |  | Y |  |  |  | N | [5 empty] | 0 | 359.62 | [23 empty] | 47.16 | 0 | A | [9 empty] | 0 | 0 | 886 | 26 | 0 | 0 | 0 | 1070 | 0 | 811 | 0 | 0 | 0 | 32
2020-02-01 | B56670 | 2 | 저탄소 | AE8617HG |  | Si 탈산 | B | 15 | 74 | 48700 | 102.9 | B | B |  | B | 1 |  | 1 | 1555 | 1564 | 7500 |  |  | 7500 | 81.87 | 13 | 91604 | 1665 |  | Y | 43 | 38 | [7 empty] | 최남길 | 2 |  |  |  |  | Y |  |  |  | 0 | 232.05 | A |  | 1652 | 1 | 0.07 | 1589 | 0 | 77 | 35 | 237 | 3:57 | 18 | 20 | 0 | 0 | 55 | 0 | 0 |  | N2 | 2020-02-02 06:15 | 2020-02-02 06:47 | 32 | 2020-02-02 05:54 | 53 |  |  |  |  | Y | [8 empty] | 5 | 0 | 15.81 | [23 empty] | 0.21 | 0.21 | A | [9 empty] | 624 | 0 | 233 | 0 | 0 | 0 | 0 | 861 | 0 | 0 | 0 | 0 | 0 | 5
2020-02-01 | A56744 | 1 | 고탄소 | AE1055LS |  | Al 탈산 | B | 37 | 26 | 52100 | 84.97 | B | B | D |  | 1 | 1 |  | 1520 | 1566 | 5100 |  |  | 5100 | 33.49 | 18 | 152298 | 1586 |  | Y | 43 | 33 | [7 empty] | 이호남 | 2 |  | N | Y |  |  |  | 105.45 | 13-5 | 0 | 283.36 | A |  | 1586 | 3 | 0.17 | 1548 | 0.97 | 64 | 27 | 235 | 3:55 | 25 | 25 | 108 | 0 |  | 0 |  |  | N2 | 2020-02-02 06:13 | 2020-02-02 06:48 | 35 | 2020-02-02 06:10 | 38 |  |  |  |  | Y |  |  |  | Y | [5 empty] | 0 | 272.79 | [23 empty] | 48.09 | 0 | A | [9 empty] | 35 | 0 | 867 | 13 | 0 | 0 | 0 | 1052 | 0 | 699 | 0 | 0 | 0 | 37
2020-02-01 | C54243 | 3 | 중탄소 | AE1541M4 | 연주종료 | Si 탈산 | T | 16 | 62 | 48900 | 102.48 | B | D | D |  | 1 |  | 1 | 1535 | 1547 | 7900 |  |  | 7900 | 79.89 | 36 | 98892 | 1615 |  | Y | 56 | 43 |  |  | C54241 | 04 |  |  |  | 박재승 | 3 |  | Y |  |  | Y |  | 103.3 | 12-5 | 195.62 | 0 | A |  | 1618 | 2 | 0.4 | 1559 | 1.9 | 68 | 34 | 323 | 5:23 | 15 | 17 | 0 | 0 |  | 0 | 10 |  | AR | 2020-02-02 07:12 |  | 8 | 2020-02-02 06:56 | 24 |  |  |  |  | Y | [5 empty] | N |  |  |  | 9.11 | 0 | [23 empty] | 0.91 | 0 | B | [9 empty] | 0 | 0 | 1865 | 0 | 0 | 0 | 0 | 750 | 0 | 0 | 0 | 0 | 0 | 15 |  |  | 5
2020-02-01 | B56671 | 2 | 저탄소 | AE8617HG |  | Si 탈산 | B | 19 | 70 | 47800 | 110.73 | B | D |  | D | 1 |  | 1 | 1555 | 1586 | 7400 |  |  | 7400 | 48.59 | 18 | 152298 | 1644 |  | Y | 53 | 38 |  |  | B56668 | 05 |  |  |  | 임승수 |  |  |  | Y |  | Y |  | 102.9 | 12-3 | 0 | 252.2 | A |  | 1644 | 1 | 0.1 | 1577 | 1.5 | 65 | 33 | 269 | 4:29 | 16 | 20 | 0 | 0 |  | 0 | 0 |  | N2 | 2020-02-02 07:29 | 2020-02-02 07:44 | 15 | 2020-02-02 07:12 | 33 |  |  |  |  | Y | [8 empty] | 4.5 | 0 | 22.85 | [23 empty] | 0.15 | 0.15 | A | [9 empty] | 563 | 0 | 52 | 0 | 0 | 0 | 0 | 782 | 0 | 0 | 0 | 0 | 0 | 19 |  |  | 5
2020-02-01 | A56745 | 1 | 고탄소 | P-AE1055LSM |  | Al 탈산 | B | 36 | 24 | 51500 | 102.03 | B | D | D |  | 1 | 1 |  | 1520 | 1555 | 5100 |  |  | 5100 | 100.46 | 6 | 50766 | 1596 | 710 | Y | 48 | 34 | [7 empty] | 이호남 |  |  |  | Y |  |  |  | 0 | 10-1 | 0 | 319.78 | A |  | 1596 | 3 | 0.21 | 1554 | 0.89 | 70 | 35 | 293 | 4:53 | 25 | 30 | 109 | 0 |  | 0 |  |  | N2 | 2020-02-02 07:34 | 2020-02-02 07:50 | 16 | 2020-02-02 07:26 | 24 |  |  |  |  | Y | [9 empty] | 0 | 624.76 | [23 empty] | 0 | 0.05 | A |  |  | 7.399 | 27.738 | 53.398 | 0.178 | 7.216 | 1.925 | 1560.93 | 23 | 0 | 935 | 31 | 0 | 0 | 0 | 505 | 0 | 300 | 0 | 0 | 0 | 29
2020-02-02 | C54244 | 3 | 중탄소 | AE1541M4 | 연주종료 | Si 탈산 | T | 1 | 73 | 49100 | 91.95 | D | D | D |  | 1 |  | 1 | 1535 | 1533 | 7800 |  |  | 7800 | 81.13 | 35 | 96145 | 1610 |  | Y | 51 | 40 | [7 empty] | 박지웅 | 2 |  |  |  |  | Y |  | 96.1 | 11-6 | 126.8 | 0 | A |  | 1619 | 2 | 0.44 | 1559 | 2 | 68 | 27 | 320 | 5:20 | 15 | 17 | 0 | 0 |  | 0 | 10 |  | AR | 2020-02-02 08:09 |  | 18 | 2020-02-02 07:58 | 29 |  |  |  |  | Y | [5 empty] | N |  |  |  | 9.36 | 0 | [23 empty] | 0.54 | 0 | A | [9 empty] | 0 | 0 | 1667 | 0 | 0 | 0 | 0 | 906 | 0 | 0 | 0 | 0 | 0 | 9 |  |  | 5
2020-02-02 | B56672 | 2 | 저탄소 | AE8617HS |  | Si 탈산 | B | 32 | 75 | 47700 | 106.03 | D | D |  | D | 1 |  | 1 | 1555 | 1586 | 7400 |  |  | 7400 | 145.77 | 6 | 50766 | 1655 |  | Y | 48 | 39 |  |  | B5669 | 05 |  |  |  | 김익규 | 2 |  |  | Y |  | Y |  | 108.2 | 12-7 | 0 | 230.82 | A |  | 1640 | 1 | 0.1 | 1580 | 0 | 68 | 33 | 295 | 4:55 | 16 | 19 | 0 | 0 |  | 0 | 0 |  | N2 | 2020-02-02 08:31 | 2020-02-02 08:43 | 12 | 2020-02-02 08:11 | 33 |  |  |  |  | Y | [8 empty] | 4 | 0 | 19.12 | [23 empty] | 0.18 | 0.18 | A | [9 empty] | 508 | 0 | 51 | 0 | 0 | 0 | 0 | 857 | 0 | 0 | 0 | 0 | 0 | 10 |  |  | 5
2020-02-02 | A56746 | 1 | 고탄소 | P-AE1055LSM |  | Al 탈산 | B | 38 | 26 | 52800 | 76.93 | D | D | D |  | 1 | 1 |  | 1520 | 1572 | 4000 |  |  | 4000 | 39.4 | 12 | 101532 | 1602 |  | Y | 40 | 25 | [7 empty] | 김덕진 | 2 |  | Y |  |  |  |  | 102.35 | 13-2 | 104.85 | 156.46 | A |  | 1602 | 3 | 0.17 | 1558 | 1.19 | 74 | 32 | 246 | 4:06 | 25 | 30 | 110 | 0 |  | 0 |  |  | N2 | 2020-02-02 08:21 | 2020-02-02 09:05 | 44 | 2020-02-02 08:21 | 44 |  |  |  |  | Y | [9 empty] | 0 | 276.04 | [23 empty] | 0 | 0.88 | A |  |  | 6.754 | 27.637 | 54.08 | 0.15 | 8.007 | 1.956 | 1700.39 | 18 | 0 | 839 | 16 | 0 | 0 | 0 | 397 | 0 | 295 | 0 | 0 | 0 | 22
2020-02-02 | B56673 | 2 | 저탄소 | AE8617HS |  | Si 탈산 | B | 21 | 51 | 49600 | 111.38 | D | D |  | D | 1 |  | 1 | 1555 | 1564 | 8100 |  |  | 8100 | 91.88 | 12 | 88162 | 1645 |  | Y | 57 | 43 |  |  | B56670 | 05 |  |  |  | 김익규 | 3 |  |  | Y |  | Y |  | 97.6 | 12-1 | 0 | 204.15 | A |  | 1645 | 1 | 0.1 | 1574 | 1.62 | 62 | 37 | 277 | 4:37 | 18 | 21 | 0 | 0 |  | 0 | 0 |  | N2 | 2020-02-02 09:39 | 2020-02-02 09:47 | 8 | 2020-02-02 09:22 | 24 |  |  |  |  | Y | [8 empty] | 4.5 | 0 | 26.29 | [23 empty] | 0.22 | 0.22 | A | [9 empty] | 507 | 0 | 0 | 26 | 0 | 0 | 0 | 994 | 0 | 0 | 0 | 0 | 0 | 0 |  |  | 5
2020-02-02 | C54245 | 3 | 중탄소 | AE1541M4 | 연주종료 | Si 탈산 | T | 29 | 83 | 48000 | 90.9 | D | D | D |  | 1 |  | 1 | 1535 | 1568 | 7100 |  |  | 7100 | 69.86 | 37 | 101639 | 1622 |  | Y | 49 | 36 |  |  |  | 05 |  |  |  | 박지웅 | 2 |  | Y |  |  | Y |  | 102.55 | 11-10 | 85.13 | 0 | A |  | 1620 | 2 | 0.43 | 1561 | 2.03 | 70 | 34 | 320 | 5:20 | 15 | 17 | 0 | 0 |  | 0 | 10 |  | AR | 2020-02-02 09:19 |  | 9 | 2020-02-02 09:05 | 23 |  |  |  |  | Y | [5 empty] | N |  |  |  | 10.84 | 0 | [23 empty] | 0.85 | 0 | A |  |  | 22.963 | 12.629 | 53.186 | 0.147 | 2.316 | 4.211 | 1916.28 | 0 | 0 | 1607 | 0 | 0 | 0 | 0 | 1160 | 0 | 0 | 0 | 0 | 0 | 12 |  |  | 5
2020-02-02 | A56747 | 1 | 고탄소 | P-AE1055LSM |  | Al 탈산 | B | 18 | 30 | 52300 | 90.42 | D | D | D |  | 1 | 1 |  | 1520 | 1592 | 3200 |  |  | 3200 | 31.52 | 12 | 101532 | 1596 |  | Y | 40 | 34 | [7 empty] | 김덕진 | 2 |  |  | Y |  |  |  | 104.95 | 13-4 | 0.6 | 197.86 | A |  | 1596 | 3 | 0.21 | 1550 | 0.9 | 66 | 34 | 276 | 4:36 | 25 | 30 | 111 | 0 |  | 0 |  |  | N2 | 2020-02-02 09:35 | 2020-02-02 10:06 | 31 | 2020-02-02 09:35 | 32 |  |  |  |  | Y | [9 empty] | 0 | 398.31 | [23 empty] | 0.12 | 2.31 | A |  |  | 6.419 | 26.113 | 55.645 | 0.32 | 8.668 | 2.13 | 1875.75 | 0 | 0 | 851 | 10 | 0 | 0 | 0 | 299 | 0 | 199 | 0 | 0 | 0 | 25
2020-02-02 | B56674 | 2 | 저탄소 | AE8617HS |  | Si 탈산 | B | 15 | 75 | 48700 | 97.57 | D | D |  | D | 1 |  | 1 | 1555 | 1584 | 6000 |  |  | 6000 | 70.91 | 10 | 84610 | 1644 |  | Y | 44 | 31 |  |  | B56671 | 05 |  |  |  | 김익규 | 3 |  |  | Y |  | Y |  | 95.6 | 11-5 | 0 | 186.38 | A |  | 1631 | 1 | 0.09 | 1568 | 1.67 | 56 | 28 | 258 | 4:18 | 16 | 19 | 0 | 0 |  | 0 | 0 |  | N2 | 2020-02-02 10:33 | 2020-02-02 10:43 | 9 | 2020-02-02 10:16 | 27 |  |  |  |  | Y | [8 empty] | 5 | 0 | 16.23 | [23 empty] | 0.21 | 0.21 | A | [9 empty] | 495 | 0 | 34 | 0 | 0 | 0 | 0 | 1206 | 0 | 0 | 0 | 0 | 0 | 0 |  |  | 4
2020-02-02 | C54246 | 3 | 중탄소 | AE1541M4 | 연주종료 | Si 탈산 | T | 22 | 72 | 49050 | 86.8 | D | D | D |  | 1 |  | 1 | 1535 | 1556 | 6800 |  |  | 6800 | 68.76 | 36 | 98892 | 1607 |  | Y | 48 | 36 |  |  |  | 05 |  |  |  | 박지웅 | 2 |  | Y |  |  | Y |  | 102.8 | 12-3 | 150.71 | 0 | A |  | 1613 | 2 | 0.44 | 1560 | 1.96 | 69 | 34 | 392 | 6:32 | 15 | 15 | 0 | 0 |  | 0 | 10 |  | AR | 2020-02-02 10:24 |  | 16 | 2020-02-02 10:12 | 28 |  |  |  |  | Y | [5 empty] | N |  |  |  | 9.8 | 0 | [23 empty] | 0.72 | 0 | A |  |  | 25.461 | 10.26 | 53.377 | 0.178 | 2.096 | 5.202 | 1974.43 | 0 | 0 | 1724 | 0 | 0 | 0 | 0 | 895 | 0 | 0 | 0 | 0 | 0 | 0 |  |  | 5
2020-02-02 | A56748 | 1 | 고탄소 | P-AE1055LSM |  | Al 탈산 | B | 37 | 27 | 51800 | 81.72 | D | D | D |  | 1 | 1 |  | 1520 | 1540 | 4900 |  |  | 4900 | 57.91 | 10 | 84610 | 1599 |  | Y | 41 | 32 | [7 empty] | 김덕진 | 2 |  | Y |  |  |  |  | 101.7 | 13-1 | 0 | 300.24 | A |  | 1599 | 3 | 0.16 | 1552 | 1.15 | 68 | 33 | 281 | 4:41 | 25 | 30 | 112 | 0 |  | 0 |  |  | N2 | 2020-02-02 10:42 | 2020-02-02 11:12 | 30 | 2020-02-02 10:42 | 30 |  |  |  |  | Y | [9 empty] | 0 | 315.45 | [23 empty] | 0.12 | 3.48 | A |  |  | 6.372 | 28.322 | 53.532 | 0.237 | 8.401 | 1.89 | 1727.4 | 36 | 0 | 800 | 29 | 0 | 0 | 0 | 596 | 0 | 0 | 0 | 0 | 0 | 22
2020-02-02 | C54247 | 3 | 중탄소 | AE1541M4 | 연주종료 | Si 탈산 | T | 16 | 63 | 48950 | 90.7 | D | D | D |  | 1 |  | 1 | 1535 | 1564 | 7000 |  |  | 7000 | 70.78 | 36 | 98892 | 1595 |  | Y | 49 | 37 |  |  |  | 05 |  |  |  | 박지웅 | 2 |  | Y |  |  | Y |  | 98.65 | 11-10 | 75.23 | 0 | A |  | 1608 | 2 | 0.42 | 1553 | 2.04 | 62 | 27 | 333 | 5:33 | 15 | 15 | 0 | 0 |  | 0 | 10 |  | AR | 2020-02-02 11:33 |  | 15 | 2020-02-02 11:19 | 29 |  |  |  |  | Y | [5 empty] | N |  |  |  | 4.11 | 0 | [23 empty] | 0.8 | 0 | A | [9 empty] | 0 | 0 | 1776 | 0 | 0 | 0 | 0 | 1209 | 0 | 0 | 0 | 0 | 0 | 0 |  |  | 5
2020-02-02 | B56675 | 2 | 저탄소 | AE8617HS | TUNDISH교체전 | Si 탈산 | B | 19 | 71 | 47700 | 90.47 | D | D |  | D | 1 |  | 1 | 1555 | 1585 | 7000 |  |  | 7000 | 77.49 | 12 | 90336 | 1637 | 364 | Y | 45 | 38 |  |  | B56672 | 05 |  |  |  | 김익규 | 3 |  | Y | N |  | N |  | 102.2 | 12-2 | 0 | 296.49 | A |  | 1632 | 1 | 0.09 | 1582 | 0 | 70 | 33 | 244 | 4:04 | 16 | 16 | 0 | 0 |  | 0 | 0 |  | N2 | 2020-02-02 11:38 | 2020-02-02 11:42 | 4 | 2020-02-02 11:25 | 17 |  |  |  |  | Y | [8 empty] | 4.5 | 0 | 15.16 | [23 empty] | 0.1 | 0.1 | A | [9 empty] | 175 | 338 | 47 | 0 | 0 | 0 | 0 | 718 | 0 | 0 | 0 | 0 | 0 | 0
2020-02-02 | A56749 | 1 | 고탄소 | P-AE1055LSM |  | Al 탈산 | B | 36 | 25 | 52000 | 95.8 | D | D | D |  | 1 | 1 |  | 1520 | 1548 | 4400 |  |  | 4400 | 43.34 | 12 | 101532 | 1606 |  | Y | 43 | 29 | [7 empty] | 김덕진 | 2 |  | Y |  |  |  |  | 104.4 | 13-4 | 0.03 | 283.21 | A |  | 1606 | 3 | 0.25 | 1606 | 0 | 122 | 30 | 412 | 6:52 | 25 | 30 | 113 | 0 |  | 0 |  |  | N2 | 2020-02-02 11:56 | 2020-02-02 12:13 | 18 | 2020-02-02 11:53 | 20 |  |  |  |  | Y | [9 empty] | 0 | 359.65 | [23 empty] | 0 | 0.01 | A |  |  | 4.549 | 29.434 | 53.339 | 0.16 | 11.725 | 1.812 | 1774.41 | 27 | 0 | 824 | 9 | 0 | 0 | 0 | 298 | 0 | 197 | 0 | 0 | 0 | 15
2020-02-02 | C54248 | 3 | 중탄소 | AE1541M4 | TUNDISH교체전 | Si 탈산 | T | 1 | 74 | 49900 | 94.95 | D | D | D |  | 1 |  | 1 | 1535 | 1535 | 8100 |  |  | 8100 | 84.25 | 35 | 96145 | 1596 |  | Y | 51 | 40 |  |  |  | 05 |  |  |  | 박지웅 | 2 |  | Y |  |  | Y |  | 98.35 | 11-8 | 88.41 | 0 | A |  | 1608 | 2 | 0.44 | 1556 | 1.73 | 65 | 28 | 313 | 5:13 | 15 | 15 | 0 | 0 |  | 0 | 10 |  | AR | 2020-02-02 12:43 |  | 9 | 2020-02-02 12:29 | 24 |  |  |  |  | Y | [5 empty] | N |  |  |  | 4.94 | 0 | [23 empty] | 0.77 | 0 | A | [9 empty] | 0 | 0 | 1695 | 0 | 0 | 0 | 0 | 707 | 0 | 0 | 0 | 0 | 0 | 8 |  |  | 5
2020-02-02 | B56676 | 2 | 중탄소 | AE15B35C | TUNDISH교체 | Si 탈산 | B | 32 | 76 | 47700 | 94.97 | D | D |  | D | 1 |  | 1 | 1540 | 1575 | 7500 |  |  | 7500 | 83.08 | 16 | 90274 | 1677 |  | Y | 43 | 35 | 연주 쫓겨서 9탭작업. |  | B56673 | 05 |  |  |  | 김익규 | 3 |  |  | Y |  | Y |  | 98.4 | 11-8 | 276.59 | 0 | A |  | 1649 | 1 | 0.08 | 1585 | 1.38 | 87 | 40 | 333 | 5:33 | 15 | 21 | 0 | 0 |  | 0 | 0 |  | AR | 2020-02-02 12:45 | 2020-02-02 13:09 | 24 | 2020-02-02 12:32 | 37 |  |  |  |  | Y | [8 empty] | 4.5 | 11.06 | 0 | [19 empty] | 2.31 |  |  |  | 0.14 | 0.14 | B | [9 empty] | 529 | 0 | 0 | 46 | 0 | 171 | 0 | 1275 | 0 | 338 | 0 | 0 | 0 | 0 |  |  | 9 |  | 1
2020-02-02 | A56750 | 1 | 고탄소 | P-AE1055LSM |  | Al 탈산 | B | 38 | 27 | 52300 | 89.88 | D | D | D |  | 1 | 1 |  | 1520 | 1560 | 4300 |  |  | 4300 | 42.35 | 12 | 101532 | 1589 |  | Y | 47 | 40 | [7 empty] | 김덕진 | 2 |  |  | Y | [5 empty] | 80.09 | 180.97 | A |  | 1589 | 3 | 0.2 | 1553 | 0.84 | 69 | 34 | 275 | 4:35 | 25 | 30 | 114 | 0 |  | 0 |  |  | N2 | 2020-02-02 12:49 | 2020-02-02 13:18 | 29 | 2020-02-02 12:49 | 29 |  |  |  |  | Y | [9 empty] | 0 | 327.56 | [23 empty] | 0 | 0.96 | A |  |  | 5.162 | 28.462 | 54.349 | 0.139 | 10.528 | 1.909 | 1828.31 | 50 | 0 | 856 | 15 | 0 | 0 | 0 | 352 | 0 | 295 | 0 | 0 | 0 | 27
2020-02-02 | B56677 | 2 | 중탄소 | AE15B35C |  | Si 탈산 | B | 21 | 52 | 49800 | 100.83 | D | D |  | D | 1 |  | 1 | 1540 | 1564 | 6700 |  |  | 6700 | 74.4 | 16 | 90048 | 1634 |  | Y | 44 | 36 |  |  | B56674 | 05 |  |  |  | 김익규 | 2 |  | Y |  |  | Y |  | 97.8 | 12-1 | 330.77 | 0 | A |  | 1622 | 1 | 0.11 | 1565 | 0 | 67 | 28 | 252 | 4:12 | 15 | 16 | 0 | 0 | 30 | 0 | 0 |  | AR | 2020-02-02 13:58 | 2020-02-02 14:10 | 12 | 2020-02-02 13:35 | 35 | [14 empty] | 9.46 | 0 | [23 empty] | 0.25 | 0.25 | A | [9 empty] | 555 | 0 | 303 | 0 | 0 | 217 | 0 | 552 | 0 | 0 | 0 | 0 | 0 | 12
2020-02-02 | C54249 | 3 | 중탄소 | AE4140W |  | Al 탈산 | I | 29 | 84 | 47650 | 99.35 | D | D | A |  | 1 |  | 1 | 1560 | 1514 | 9300 |  |  | 9300 | 106.29 | 5 | 87500 | 1629 |  | INGOT | 57 | 44 |  |  |  | 05 |  |  |  | 박지웅 | [5 empty] | Y |  | 98.1 | 11-6 | 217.87 | 0 | A |  | 1631 | 2 | 0.42 | 1563 | 1.84 | 68 |  | 354 | 5:54 | 20 | 20 | 0 | 0 |  | 0 | 6 |  | AR | 2020-02-02 14:01 |  | 19 | 2020-02-02 13:55 | [5 empty] | Y | [5 empty] | N |  |  | 5 | 8.44 | 0 | [18 empty] | 1.3 |  |  |  |  | 0 | 0 | A | [9 empty] | 2332 | 0 | 1616 | 0 | 0 | 0 | 0 | 987 | 0 | 300 | 203 | 0 | 0 | 16
2020-02-02 | A56751 | 1 | 고탄소 | P-AE1055LSM |  | Al 탈산 | B | 18 | 31 | 51300 | 91.72 | D | D | A |  | 1 | 1 |  | 1520 | 1537 | 5100 |  |  | 5100 | 50.23 | 12 | 101532 | 1592 |  | Y | 41 | 34 | [7 empty] | 김덕진 | 2 |  | Y |  |  |  |  | 104.05 | 13-2 | 0 | 358.45 | A |  | 1592 | 3 | 0.23 | 1547 | 0.88 | 63 | 35 | 311 | 5:11 | 25 | 30 | 115 | 0 |  | 0 |  |  | N2 | 2020-02-02 14:04 | 2020-02-02 14:23 | 19 | 2020-02-02 14:04 | 19 | [14 empty] | 0.05 | 12.71 | [23 empty] | 0 | 2.32 | A |  |  | 5.608 | 28.836 | 53.715 | 0.136 | 9.578 | 1.862 | 1751.92 | 62 | 0 | 831 | 44 | 0 | 0 | 0 | 395 | 0 | 197 | 0 | 0 | 0 | 50
2020-02-02 | B56678 | 2 | 중탄소 | AE15B35C |  | Si 탈산 | B | 15 | 76 | 48950 | 107.6 | D | A |  | A | 1 |  | 1 | 1540 | 1544 | 6700 |  |  | 6700 | 65.68 | 16 | 102003 | 1636 |  | Y | 45 | 35 |  |  | B56675 | 05 |  |  |  | 김익규 | 2 |  |  | Y |  | Y |  | 104.25 | 12-3 | 284.56 | 0 | A |  | 1618 | 1 | 0.09 | 1553 | 1.32 | 55 | 23 | 286 | 4:46 | 15 | 16 | 0 | 0 |  | 0 | 0 |  | AR | 2020-02-02 15:06 | 2020-02-02 15:14 | 8 | 2020-02-02 14:37 | 37 | [14 empty] | 10.77 | 0 | [23 empty] | 0.36 | 0.36 | A | [9 empty] | 549 | 0 | 291 | 0 | 0 | 237 | 0 | 552 | 0 | 52 | 0 | 0 | 0 | 13 |  |  | 7
2020-02-02 | C54250 | 3 | 저탄소 | SM20CB2 | 연주시작 | Al 탈산 | T | 22 | 73 | 49000 | 98.12 | D | A | A |  | 1 |  | 1 | 1550 | 1534 | 8800 |  |  | 8800 | 91.53 | 35 | 96145 | 1671 |  | Y | 56 | 52 | [15 empty] | 104.8 | 12-4 | 150.61 | 0 | A |  | 1661 | 2 | 0.43 | 1617 | 1.38 | 102 | 36 | 314 | 5:14 | 7 | 7 | 0 | 0 |  | 0 | 11 |  | N2 | 2020-02-02 15:07 |  | 39 | 2020-02-02 14:55 | 51 |  |  |  |  | Y | [5 empty] | N |  |  | 5 | 3.95 | 0 | [23 empty] | 0 | 0 | A | [9 empty] | 0 | 0 | 76 | 0 | 0 | 0 | 0 | 1255 | 0 | 301 | 97 | 0 | 0 | 22 |  |  |  |  | 1
2020-02-02 | A56752 | 1 | 고탄소 | P-AE1055LSM | TUNDISH교체전 | Al 탈산 | B | 37 | 28 | 52900 | 84.82 | D | A | A |  | 1 | 1 |  | 1520 | 1567 | 4200 |  |  | 4200 | 52.07 | 10 | 80657 | 1595 |  | Y | 43 | 28 | [7 empty] | 김덕진 | 3 |  | Y |  |  |  |  | 101.4 | 12-10 | 0 | 189.38 | A |  | 1595 | 3 | 0.19 | 1555 | 0.95 | 71 | 36 | 253 | 4:13 | 25 | 30 | 116 | 0 |  | 0 |  |  | N2 | 2020-02-02 15:01 | 2020-02-02 15:27 | 26 | 2020-02-02 15:01 | 27 | [14 empty] | 0 | 303.8 | [23 empty] | 1.48 | 2.69 | A |  |  | 5.676 | 28.832 | 53.778 | 0.132 | 9.474 | 1.865 | 1751.92 | 126 | 0 | 974 | 0 | 0 | 0 | 0 | 298 | 0 | 493 | 0 | 0 | 0 | 35
2020-02-02 | B56679 | 2 | 중탄소 | AE15B35C |  | Si 탈산 | B | 19 | 72 | 48650 | 97.02 | A | A | A |  | 1 |  | 1 | 1540 | 1566 | 6700 |  |  | 6700 | 69.6 | 14 | 96264 | 1644 |  | Y | 50 | 34 |  |  | C54249 | 05 |  |  |  | 김익규 | 2 |  |  |  |  | Y |  | 97.75 | 11-8 | 317.14 | 0 | A |  | 1630 | 2 | 0.43 | 1564 | 0 | 66 | 28 | 298 | 4:58 | 15 | 15 | 0 | 0 |  | 0 | 0 |  | AR | 2020-02-02 15:54 | 2020-02-02 16:20 | 26 | 2020-02-02 15:40 | 41 |  |  |  |  | Y | [5 empty] | N |  |  |  | 9.9 | 0 | [23 empty] | 0.34 | 0.34 | A | [9 empty] | 454 | 0 | 538 | 0 | 0 | 247 | 0 | 524 | 0 | 207 | 0 | 0 | 0 | 11
2020-02-02 | A56753 | 1 | 중탄소 | SM48CH | TUNDISH교체 | Si 탈산 | B | 36 | 26 | 52600 | 104.88 | A | A |  | A | 1 |  | 1 | 1530 | 1551 | 6600 |  |  | 6600 | 78 | 10 | 84610 | 1637 |  | Y | 41 | 38 |  |  | A56750 |  |  |  |  | 정용태 | 2 |  | Y |  |  |  |  | 102.9 | 13-2 | 0 | 347.99 | A |  | 1646 | 1 | 0.11 | 1586 | 1.34 | 95 | 32 | 266 | 4:26 | 16 | 21 | 0 | 0 |  | 0 | 0 |  | N2 | 2020-02-02 16:21 | 2020-02-02 16:50 | 29 | 2020-02-02 15:54 | 56 |  |  |  |  | Y | [8 empty] | 4 | 0 | 12.26 | [19 empty] | 2.04 |  |  |  | 0.64 | 0.64 | A | [9 empty] | 100 | 0 | 722 | 0 | 0 | 0 | 0 | 298 | 0 | 297 | 0 | 0 | 0 | 7 |  |  | 7 |  | 1
2020-02-02 | C54251 | 3 | 저탄소 | SM20CB2 | 연주종료 | Al 탈산 | T | 16 | 64 | 48950 | 93.25 | A | A | A |  | 1 |  | 1 | 1550 | 1559 | 6800 |  |  | 6800 | 79.85 | 31 | 85157 | 1648 |  | Y | 59 | 41 | [7 empty] | 정종훈 | 2 |  |  |  |  | Y |  | 94.15 | 11-6 | 346.29 | 0 | A |  | 1629 | 2 | 0.45 | 1586 | 1.72 | 71 | 33 | 328 | 5:28 | 7 | 7 | 0 | 0 |  | 0 |  |  | N2 | 2020-02-02 16:17 |  | 31 | 2020-02-02 16:07 | 41 |  |  |  |  | Y | [5 empty] | N |  |  | 6 | 6.78 | 0 | [23 empty] | 0 | 0 | A | [9 empty] | 0 | 0 | 0 | 0 | 0 | 0 | 0 | 847 | 0 | 300 | 0 | 0 | 0 | 45
2020-02-02 | B56680 | 2 | 중탄소 | AE15B35C |  | Si 탈산 | B | 32 | 77 | 47700 | 92.57 | A | A |  | A | 1 |  | 1 | 1540 | 1554 | 6600 |  |  | 6600 | 64.19 | 18 | 102812 | 1635 |  | Y | 42 | 34 | [7 empty] | 임현진 | 2 |  |  |  |  | Y |  |  |  | 289.46 | 0 | A |  | 1631 | 1 | 0.13 | 1565 | 0 | 67 | 27 | 396 | 6:36 | 15 | 16 | 0 | 0 |  | 0 | 0 |  | AR | 2020-02-02 16:51 | 2020-02-02 17:26 | 35 | 2020-02-02 16:35 | 51 | [14 empty] | 13.67 | 0 | [23 empty] | 0.31 | 0.31 | A | [9 empty] | 563 | 0 | 586 | 0 | 0 | 254 | 0 | 501 | 0 | 208 | 0 | 0 | 0 | 46
2020-02-02 | A56754 | 1 | 중탄소 | SM48CH |  | Si 탈산 | B | 38 | 28 | 52500 | 115.47 | A | A |  | A | 1 |  | 1 | 1530 | 1561 | 6300 |  |  | 6300 | 74.46 | 10 | 84610 | 1619 |  | Y | 58 | 37 |  |  | A56751 |  |  |  |  | 정용태 | 2 |  |  | Y |  |  |  | 101.75 | 13-1 | 0 | 362.91 | A |  | 1617 | 1 | 0.13 | 1568 | 1.19 | 77 | 43 | 262 | 4:22 | 16 | 17 | 0 | 0 |  | 0 | 0 |  | N2 | 2020-02-02 17:33 | 2020-02-02 17:59 | 15 | 2020-02-02 17:14 | 34 |  |  |  |  | Y | [8 empty] | 4.5 | 0 | 8.98 | [23 empty] | 0.24 | 0.24 | A | [9 empty] | 65 | 0 | 721 | 0 | 0 | 0 | 0 | 297 | 0 | 297 | 0 | 0 | 0 | 19 |  |  | 7
2020-02-02 | C54252 | 3 | 저탄소 | SM20CB | 연주종료 | Si 탈산 | T | 1 | 75 | 49900 | 84.78 | A | A | A |  | 1 |  | 1 | 1550 | 1552 | 6200 |  |  | 6200 | 68.39 | 33 | 90651 | 1638 |  | Y | 42 | 35 | [7 empty] | 도주용 | 2 |  |  |  |  | Y | 4 | 94 | 11-4 | 242.87 | 0 | A |  | 1631 | 2 | 0.45 | 1590 | 1.17 | 76 | 28 | 319 | 5:19 | 7 | 7 | 0 | 0 |  | 0 |  |  | N2 | 2020-02-02 17:20 |  | 28 | 2020-02-02 17:11 | 37 |  |  |  |  | Y | [5 empty] | Y |  |  |  | 6.09 | 0 | [23 empty] | 0 | 0 | A | [9 empty] | 0 | 0 | 54 | 0 | 0 | 0 | 0 | 797 | 0 | 0 | 0 | 0 | 0 | 43
2020-02-02 | B56681 | 2 | 중탄소 | AE15B35C |  | Si 탈산 | B | 21 | 53 | 49300 | 103.18 | A | A | A |  | 1 |  | 1 | 1540 | 1577 | 5700 |  |  | 5700 | 63.3 | 16 | 90048 | 1654 |  | Y | 52 | 30 | [7 empty] | 임현진 | 2 |  |  |  |  | Y |  |  |  | 257.38 | 0 | A |  | 1614 | 2 | 0.42 | 1552 | 0 | 54 | 20 | 451 | 7:31 | 15 | 15 | 0 | 0 |  | 0 | 0 |  | AR | 2020-02-02 18:03 | 2020-02-02 18:33 | 30 | 2020-02-02 17:49 | 43 |  |  |  |  | Y | [5 empty] | N |  |  |  | 7.3 | 0 | [23 empty] | 0.28 | 0.28 | A | [9 empty] | 567 | 0 | 522 | 0 | 0 | 234 | 0 | 507 | 0 | 205 | 0 | 0 | 0 | 55
2020-02-02 | A56755 | 1 | 중탄소 | SM48CH |  | Si 탈산 | B | 30 | 40 | 51300 | 102.4 | A | A |  | A | 1 |  | 1 | 1530 | 1564 | 6300 |  |  | 6300 | 74.46 | 10 | 84610 | 1620 |  | Y | 44 | 36 |  |  | A56752 |  |  |  |  | 정용태 | 3 |  |  | Y |  |  |  | 100.95 | 12-7 | 0 | 236.51 | A |  | 1626 | 1 | 0.14 | 1556 | 2.11 | 65 | 24 | 302 | 5:02 | 16 | 17 | 0 | 0 |  | 0 | 0 |  | N2 | 2020-02-02 18:17 | 2020-02-02 18:50 | 33 | 2020-02-02 17:54 | 56 |  |  |  |  | Y | [8 empty] | 4.5 | 0 | 9.44 | [23 empty] | 0.21 | 0.21 | A | [9 empty] | 37 | 0 | 622 | 0 | 0 | 0 | 0 | 499 | 0 | 396 | 98 | 0 | 0 | 24 |  |  | 7
2020-02-02 | C54253 | 3 | 저탄소 | SM20CB | 연주종료 | Si 탈산 | T | 29 | 85 | 47700 | 92.6 | A | A | A |  | 1 |  | 1 | 1550 | 1541 | 7500 |  |  | 7500 | 82.73 | 33 | 90651 | 1637 |  | Y | 53 | 40 |  |  | C54250 | 05 |  |  |  | 정종훈 | 2 |  |  | Y |  | Y | 4 | 97.85 | 11-6 | 320.91 | 0 | A |  | 1631 | 2 | 0.44 | 1587 | 1.47 | 73 | 25 | 350 | 5:50 | 7 | 10 | 0 | 0 |  | 0 |  |  | N2 | 2020-02-02 18:32 |  | 15 | 2020-02-02 18:22 | 25 | [14 empty] | 7.23 | 0 | [23 empty] | 0 | 0 | A | [9 empty] | 0 | 0 | 20 | 0 | 0 | 0 | 0 | 702 | 0 | 0 | 0 | 0 | 0 | 49 |  |  | 5
2020-02-02 | B56682 | 2 | 중탄소 | AE15B35C |  | Si 탈산 | B | 15 | 77 | 48600 | 106.65 | A | A |  | A | 1 |  | 1 | 1540 | 1556 | 6300 |  |  | 6300 | 65.95 | 14 | 95529 | 1655 | 739 | Y | 42 | 35 | [7 empty] | 임현진 | 2 |  |  |  |  | N |  | 102.4 | 12-1 | 232.32 | 0 | A |  | 1626 | 1 | 0.13 | 1561 | 1.18 | 63 | 27 | 343 | 5:43 | 15 | 16 | 0 | 0 | 40 | 0 | 0 |  | AR | 2020-02-02 19:08 | 2020-02-02 19:35 | 28 | 2020-02-02 18:48 | 47 |  |  |  |  | Y | [8 empty] | 4.5 | 13.81 | 0 | [23 empty] | 0.04 | 0.04 | A | [9 empty] | 594 | 0 | 545 | 0 | 0 | 244 | 0 | 502 | 0 | 209 | 0 | 0 | 0 | 60 |  |  | 7
2020-02-02 | A56756 | 1 | 중탄소 | SM48CH |  | Si 탈산 | B | 18 | 32 | 53300 | 110.48 | A | A | A |  | 1 |  | 1 | 1530 | 1571 | 5900 |  |  | 5900 | 58.11 | 12 | 101532 | 1619 |  | Y | 57 | 38 |  |  | A56753 |  |  |  |  | 정용태 | 3 |  |  | Y |  |  |  | 97.8 | 12-5 | 0 | 289.52 | A |  | 1617 | 2 | 0.43 | 1553 | 1.77 | 62 | 22 | 365 | 6:05 | 16 | 16 | 0 | 0 |  | 0 | 0 |  | N2 | 2020-02-02 19:26 | 2020-02-02 19:48 | 22 | 2020-02-02 19:03 | 45 |  |  |  |  | Y | [8 empty] | 5 | 4.34 | 5.71 | [23 empty] | 0.2 | 0.2 | A | [9 empty] | 71 | 0 | 534 | 0 | 0 | 0 | 0 | 1022 | 0 | 698 | 146 | 0 | 0 | 29 |  |  | 7
2020-02-02 | C54254 | 3 | 저탄소 | SM20CB | 연주종료 | Si 탈산 | T | 22 | 74 | 48900 | 92.07 | A | A | A |  | 1 |  | 1 | 1550 | 1590 | 5100 |  |  | 5100 | 51.57 | 36 | 98892 | 1600 |  | Y | 66 | 31 |  |  | C54251 | 05 |  |  |  | 도주용 | 2 |  |  | Y |  | Y | 4 | 98.7 | 11-8 | 276.35 | 0 | A |  | 1623 | 2 | 0.45 | 1582 | 2.56 | 68 | 22 | 316 | 5:16 | 7 | 7 | 0 | 0 |  | 0 | 11 |  | N2 | 2020-02-02 19:41 |  | 12 | 2020-02-02 19:30 | 23 |  |  |  |  | Y | [5 empty] | N |  |  | 5 | 5.47 | 0 | [23 empty] | 0.03 | 0 | A | [9 empty] | 0 | 0 | 52 | 0 | 0 | 0 | 0 | 1003 | 0 | 0 | 0 | 0 | 0 | 36
2020-02-02 | B56683 | 2 | 중탄소 | AE15B35C | TUNDISH교체전 | Si 탈산 | B | 36 | 27 | 53000 | 102.27 | A | A |  | A | 1 |  | 1 | 1540 | 1564 | 7100 |  |  | 7100 | 69.31 | 18 | 102438 | 1655 |  | Y | 53 | 40 | [7 empty] | 임현진 | 2 |  |  |  |  | N |  | 100.7 | 12-10 | 285.98 | 0 | A |  | 1635 | 1 | 0.13 | 1583 | 0 | 85 | 42 | 303 | 5:03 | 15 | 16 | 0 | 0 |  | 0 | 0 |  | AR | 2020-02-02 20:10 | 2020-02-02 20:39 | 29 | 2020-02-02 19:54 | 45 |  |  |  |  | Y | [8 empty] | 4.5 | 10.46 | 0 | [23 empty] | 0.06 | 0.06 | A | [9 empty] | 570 | 0 | 523 | 0 | 0 | 192 | 0 | 1210 | 0 | 515 | 152 | 0 | 0 | 56 |  |  | 7
2020-02-02 | A56757 | 1 | 중탄소 | SM48CH |  | Si 탈산 | B | 16 | 65 | 49900 | 107.82 | A | A |  | A | 1 |  | 1 | 1530 | 1547 | 6600 |  |  | 6600 | 65 | 12 | 101532 | 1615 |  | Y | 56 | 39 |  |  | A56754 |  |  |  |  | 정용태 | 3 |  |  | Y | [5 empty] | 0 | 224.36 | A |  | 1611 | 1 | 0.14 | 1555 | 1.32 | 64 | 35 | 288 | 4:48 | 16 | 16 | 0 | 0 |  | 0 | 0 |  | N2 | 2020-02-02 20:47 | 2020-02-02 20:47 | 1 | 2020-02-02 20:25 | 22 |  |  |  |  | Y | [8 empty] | 5 | 0.03 | 10.74 | [23 empty] | 0.27 | 0.27 | A | [9 empty] | 100 | 0 | 702 | 0 | 0 | 0 | 0 | 696 | 0 | 697 | 148 | 0 | 0 | 8 |  |  | 6
2020-02-02 | C54255 | 3 | 저탄소 | SM20CB | 연주종료 | Si 탈산 | T | 37 | 29 | 54500 | 85.5 | A | A | A |  | 1 |  | 1 | 1550 | 1574 | 6400 |  |  | 6400 | 64.72 | 36 | 98892 | 1621 | 361 | Y | 52 | 40 | 과산화작업으로 작업전슬래그제재 AL탈산 |  | C54253 | 05 |  |  |  | 정종훈 | 2 |  |  | Y |  | Y |  | 100.8 | 12-9 | 304.03 | 0 | A |  | 1629 | 2 | 0.43 | 1587 | 1.83 | 73 | 21 | 300 | 5:00 | 7 | 9 | 0 | 0 |  | 0 | 10 |  | N2 | 2020-02-02 20:43 |  | 19 | 2020-02-02 20:34 | 29 |  |  |  |  | Y | [5 empty] | Y |  |  | 5 | 6.09 | 0 | [23 empty] | 0 | 0 | A | [9 empty] | 0 | 0 | 87 | 0 | 0 | 0 | 0 | 1902 | 0 | 0 | 0 | 0 | 0 | 21
2020-02-02 | B56684 | 2 | 중탄소 | SM45CB | TUNDISH교체 | Si 탈산 | B | 32 | 78 | 47700 | 97.63 | A | A | A |  | 1 |  | 1 | 1540 | 1584 | 7000 |  |  | 7000 | 72.3 | 12 | 96819 | 1637 |  | Y | 52 | 38 | [7 empty] | 임현진 | 2 |  |  |  |  | Y |  | 95.8 | 11-5 | 259.76 | 0 | A |  | 1630 | 2 | 0.42 | 1572 | 1.57 | 79 | 23 | 393 | 6:33 | 14 | 20 | 0 | 0 |  | 0 |  |  | N2 | 2020-02-02 21:30 | 2020-02-02 22:09 | 39 | 2020-02-02 21:21 | 48 |  |  |  |  | Y | [8 empty] | 4.5 | 6.81 | 0 | [19 empty] | 2.5 | 1.68 |  |  | 0.05 | 0 | A | [9 empty] | 0 | 0 | 413 | 0 | 0 | 29 | 0 | 1349 | 0 | 469 | 103 | 0 | 0 | 30 |  |  | 9 |  | 1
2020-02-02 | A56758 | 1 | 중탄소 | SM48CH |  | Si 탈산 | B | 38 | 29 | 52300 | 98.1 | A | A |  | A | 1 |  | 1 | 1530 | 1545 | 5400 |  |  | 5400 | 63.82 | 10 | 84610 | 1607 |  | Y | 41 | 33 |  |  | A56755 |  |  |  |  | 정용태 | 3 |  |  | Y | [5 empty] | 0.02 | 235.23 | A |  | 1604 | 1 | 0.14 | 1560 | 1 | 69 | 34 | 260 | 4:20 | 16 | 16 | 0 | 0 |  | 0 | 0 |  | N2 | 2020-02-02 21:38 | 2020-02-02 21:47 | 9 | 2020-02-02 21:19 | 28 |  |  |  |  | Y | [8 empty] | 5 | 0 | 10.17 | [23 empty] | 0.19 | 0.19 | A | [9 empty] | 63 | 0 | 660 | 0 | 0 | 0 | 0 | 299 | 0 | 297 | 0 | 0 | 0 | 17 |  |  | 7
2020-02-02 | C54256 | 3 | 저탄소 | SM20CB | 연주종료 | Si 탈산 | T | 1 | 76 | 49450 | 86.22 | A | A | A |  | 1 |  | 1 | 1550 | 1590 | 5300 |  |  | 5300 | 55.13 | 35 | 96145 | 1655 |  | Y | 47 | 30 |  |  | C54253 | 05 |  |  |  | 도주용 | 2 |  |  | Y |  | Y |  | 98.15 | 11-7 | 285.21 | 0 | A |  | 1631 | 2 | 0.45 | 1597 | 2.62 | 83 | 36 | 370 | 6:10 | 7 | 7 | 0 | 0 |  | 0 | 8 |  | N2 | 2020-02-02 21:55 |  | 19 | 2020-02-02 21:46 | 27 |  |  |  |  | Y | [5 empty] | Y |  |  |  | 7.26 | 0 | [23 empty] | 0.05 | 0 | A | [9 empty] | 0 | 0 | 12 | 0 | 0 | 0 | 0 | 1199 | 0 | 0 | 0 | 0 | 0 | 50 |  |  | 5
2020-02-02 | B56685 | 2 | 중탄소 | SM45CB |  | Si 탈산 | B | 21 | 54 | 49350 | 90.58 | A | A |  | C | 1 |  | 1 | 1540 | 1557 | 7300 |  |  | 7300 | 77.42 | 11 | 94294 | 1624 |  | Y | 42 | 38 | [7 empty] | 임현진 | 2 |  |  |  |  | N |  |  |  | 239.78 | 0 | A |  | 1645 | 1 | 0.16 | 1579 | 1.64 | 86 | 28 | 337 | 5:37 | 14 | 15 | 0 | 0 |  | 0 | 0 |  | N2 | 2020-02-02 22:24 | 2020-02-02 23:08 | 44 | 2020-02-02 22:08 | 60 |  |  |  |  | Y | [9 empty] | 0 | 20.56 | [23 empty] | 0.15 | 0.15 | A | [9 empty] | 0 | 0 | 464 | 0 | 0 | 0 | 0 | 550 | 0 | 159 | 0 | 0 | 0 | 34
2020-02-02 | A56759 | 1 | 중탄소 | SM48CH |  | Si 탈산 | B | 30 | 41 | 52200 | 104.7 | A | C |  | C | 1 |  | 1 | 1530 | 1529 | 7200 |  |  | 7200 | 70.91 | 12 | 101532 | 1613 |  | Y | 55 | 41 |  |  | A56756 |  |  |  |  | 정용태 | 3 |  | Y |  |  |  |  | 98.25 | 12-4 | 0 | 259.68 | A |  | 1610 | 1 | 0.24 | 1554 | 1.63 | 63 | 32 | 1251 | 20:51 | 16 | 16 | 0 | 0 |  | 0 | 0 |  | N2 | 2020-02-02 22:50 | 2020-02-02 22:57 | 6 | 2020-02-02 22:38 | 18 |  |  |  |  | Y | [9 empty] | 0 | 4.37 | [20 empty] | 1.26 | N |  | 0.28 | 0.28 | A | [9 empty] | 47 | 0 | 628 | 0 | 0 | 0 | 0 | 943 | 0 | 693 | 147 | 0 | 0 | 22 |  |  | 5
2020-02-02 | C54257 | 3 | 저탄소 | SM20CB | 연주종료 | Si 탈산 | T | 29 | 86 | 49200 | 77.98 | A | C | C |  | 1 |  | 1 | 1550 | 1546 | 6100 |  |  | 6100 | 65.31 | 34 | 93398 | 1636 |  | Y | 47 | 35 |  |  | C54254 | 05 |  |  |  | 정종훈 | 2 |  |  | Y |  | Y | 4 | 101 | 11-8 | 255.95 | 0 | A |  | 1625 | 2 | 0.46 | 1594 | 1.24 | 80 | 35 | 313 | 5:13 | 7 | 7 | 0 | 0 |  | 0 | 6 |  | N2 | 2020-02-02 22:52 |  | 31 | 2020-02-02 22:45 | 37 |  |  |  |  | Y | [5 empty] | Y |  |  |  | 6.86 | 0 | [23 empty] | 0.01 | 0 | A | [9 empty] | 0 | 0 | 12 | 0 | 0 | 0 | 0 | 1106 | 0 | 0 | 147 | 0 | 0 | 15 |  |  | 5
2020-02-02 | B56686 | 2 | 중탄소 | SM45CB |  | Si 탈산 | B | 15 | 78 | 48400 | 86.27 | A | C | C |  | 1 |  | 1 | 1540 | 1555 | 6700 |  |  | 6700 | 70.48 | 11 | 95062 | 1625 |  | Y | 48 | 36 | [7 empty] | 고승만 | 2 |  |  |  |  | N |  |  |  | 234.2 | 0 | A |  | 1604 | 2 | 0.44 | 1559 | 1.8 | 66 | 18 | 320 | 5:20 | 14 | 14 | 0 | 0 |  | 0 | 4 |  | N2 | 2020-02-02 23:25 | 2020-02-03 00:13 | 48 | 2020-02-02 23:21 | 52 |  |  |  |  | Y | [5 empty] | Y |  |  |  | 6.71 | 0 | [23 empty] | 0.01 | 0 | A | [9 empty] | 0 | 0 | 36 | 0 | 0 | 39 | 0 | 1456 | 0 | 610 | 101 | 0 | 0 | 40
2020-02-02 | A56760 | 1 | 중탄소 | SM48CH |  | Si 탈산 | B | 18 | 33 | 51100 | 100.27 | C | C |  | C | 1 |  | 1 | 1530 | 1595 | 5200 |  |  | 5200 | 61.46 | 10 | 84610 | 1645 |  | Y | 44 | 33 | [7 empty] | 박안희 | 2 |  |  | Y |  |  |  | 96.25 | 12-4 | 0 | 331.95 | A |  | 1630 | 1 | 0.15 | 1569 | 1.25 | 78 | 42 | 364 | 6:04 | 16 | 17 | 0 | 0 | 70 | 0 | 0 |  | N2 | 2020-02-02 23:53 | 2020-02-03 00:07 | 14 | 2020-02-02 23:36 | 31 |  |  |  |  | Y | [9 empty] | 1.06 | 11.52 | [23 empty] | 0.41 | 0.41 | A | [9 empty] | 92 | 0 | 633 | 0 | 0 | 0 | 0 | 296 | 0 | 296 | 0 | 0 | 0 | 0 |  |  | 5
2020-02-02 | C54258 | 3 | 저탄소 | SM20CB | 연주종료 | Si 탈산 | T | 22 | 75 | 48800 | 78.07 | C | C | C |  | 1 |  | 1 | 1550 | 1570 | 5600 |  |  | 5600 | 58.25 | 35 | 96145 | 1627 |  | Y | 42 | 31 |  |  |  | 05 |  |  |  |  | 2 |  | Y |  |  | Y |  | 100.9 | 11-10 | 197.23 | 0 | A |  | 1612 | 2 | 0.46 | 1581 | 1.11 | 67 | 25 | 271 | 4:31 | 7 | 7 | 0 | 0 |  | 0 |  |  | N2 | 2020-02-03 00:06 |  | 26 | 2020-02-02 23:58 | 35 | [14 empty] | 6.47 | 0 | [23 empty] | 0 | 0 | A | [9 empty] | 0 | 0 | 41 | 0 | 0 | 0 | 0 | 403 | 0 | 200 | 0 | 0 | 0 | 5 |  |  | 5
2020-02-02 | B56687 | 2 | 중탄소 | SM45CB |  | Si 탈산 | B | 16 | 66 | 50450 | 88.83 | C | C |  | C | 1 |  | 1 | 1540 | 1544 | 6700 |  |  | 6700 | 70.48 | 11 | 95062 | 1636 |  | Y | 41 | 33 | [7 empty] | 고승만 | 2 |  |  |  |  | Y |  | 96.65 | 11-8 | 186.79 | 0 | A |  | 1610 | 1 | 0.2 | 1566 | 1.22 | 73 | 24 | 343 | 5:43 | 14 | 14 | 0 | 0 |  | 0 | 0 |  | N2 | 2020-02-03 00:36 | 2020-02-03 01:14 | 38 | 2020-02-03 00:24 | 49 |  |  |  |  | Y | [8 empty] | 5 | 0 | 12.77 | [23 empty] | 0 | 0 | A | [9 empty] | 0 | 0 | 285 | 0 | 0 | 77 | 0 | 1053 | 0 | 507 | 150 | 0 | 0 | 21
2020-02-02 | A56761 | 1 | 중탄소 | SM48CH |  | Si 탈산 | B | 36 | 28 | 53000 | 67.37 | C | C | C |  | 1 | 1 |  | 1530 | 1593 | 4000 |  |  | 4000 | 39.4 | 12 | 101532 | 1619 |  | Y | 41 | 28 | [7 empty] | 박안희 | 2 |  | Y | [6 empty] | 0 | 230.27 | A |  | 1619 | 3 | 0.25 | 1578 | 1.58 | 87 | 43 | 346 | 5:46 | 16 | 17 | 1 | 0 |  | 0 |  |  | N2 | 2020-02-03 00:26 | 2020-02-03 01:04 | 38 | 2020-02-03 00:25 | 39 |  |  |  |  | Y |  |  |  | N | [5 empty] | 0 | 120.45 | [23 empty] | 12.78 | 2.69 | A | [9 empty] | 44 | 0 | 588 | 30 | 0 | 0 | 0 | 299 | 0 | 296 | 0 | 0 | 0 | 23
2020-02-02 | C54259 | 3 | 저탄소 | SM20CB | 연주종료 | Si 탈산 | T | 37 | 30 | 52400 | 74.63 | C | C | C |  | 1 |  | 1 | 1550 | 1588 | 5900 |  |  | 5900 | 63.17 | 34 | 93398 | 1622 |  | Y | 44 | 34 |  |  |  | 05 |  |  |  |  | 2 |  |  |  |  | Y |  | 106.55 | 13-5 | 264.66 | 0 | A |  | 1623 | 2 | 0.46 | 1588 | 1.46 | 74 | 23 | 303 | 5:03 | 7 | 7 | 0 | 0 |  | 0 | 8 |  | N2 | 2020-02-03 01:08 |  | 30 | 2020-02-03 01:00 | 38 |  |  |  |  | Y | [5 empty] | Y |  |  |  | 6.59 | 0 | [23 empty] | 0 | 0 | A | [9 empty] | 0 | 0 | 0 | 0 | 0 | 0 | 0 | 797 | 0 | 201 | 201 | 0 | 0 | 30 |  |  | 5
2020-02-02 | A56762 | 1 | 중탄소 | SM48CH | TUNDISH교체전 | Si 탈산 | B | 38 | 30 | 51600 | 67.6 | C | C | C |  | 1 | 1 |  | 1530 | 1605 | 3800 |  |  | 3800 | 42.5 | 12 | 89403 | 1608 |  | Y | 41 | 28 | [7 empty] | 박안희 | 2 |  | Y |  |  |  |  | 101.4 | 12-10 | 0 | 219.6 | A |  | 1608 | 3 | 0.23 | 1561 | 1.81 | 70 | 32 | 257 | 4:17 | 16 | 16 | 2 | 0 |  | 0 |  |  | N2 | 2020-02-03 01:29 | 2020-02-03 02:11 | 43 | 2020-02-03 01:28 | 44 |  |  |  |  | Y |  |  |  | N | [5 empty] | 0 | 125.02 | [23 empty] | 27 | 2.69 | A | [9 empty] | 64 | 0 | 582 | 0 | 0 | 0 | 0 | 793 | 0 | 653 | 0 | 0 | 0 | 5
2020-02-02 | B56688 | 2 | 중탄소 | SM45CB |  | Si 탈산 | B | 32 | 79 | 47250 | 84.8 | C | C |  | C | 1 |  | 1 | 1540 | 1574 | 5900 |  |  | 5900 | 63.61 | 12 | 92750 | 1634 |  | Y | 38 | 32 | [7 empty] | 고승만 | 2 |  |  |  |  | Y |  | 97.05 | 11-6 | 167.38 | 0 | A |  | 1605 | 1 | 0.14 | 1560 | 1.22 | 67 | 27 | 324 | 5:24 | 14 | 15 | 0 | 0 |  | 0 | 0 |  | N2 | 2020-02-03 01:59 | 2020-02-03 02:18 | 19 | 2020-02-03 01:49 | 29 |  |  |  |  | Y | [9 empty] | 0 | 10.5 | [23 empty] | 0 | 0 | A | [9 empty] | 0 | 0 | 0 | 0 | 0 | 75 | 0 | 699 | 0 | 409 | 0 | 0 | 0 | 52
2020-02-02 | C54260 | 3 | 저탄소 | SM20CB | 연주종료 | Si 탈산 | T | 1 | 77 | 48900 | 80.62 | C | C | C |  | 1 |  | 1 | 1550 | 1580 | 6000 |  |  | 6000 | 42.83 | 51 | 140097 | 1621 |  | N | 42 | 33 |  |  |  | 05 |  |  |  |  | 2 |  | Y |  |  | Y |  | 104.55 | 12-3 | 217.53 | 0 | A |  | 1609 | 2 | 0.46 | 1579 | 0.91 | 65 | 20 | 293 | 4:53 | 7 | 7 | 0 | 0 |  | 0 | 6 |  | N2 | 2020-02-03 02:21 |  | 27 | 2020-02-03 02:15 | 33 |  |  |  |  | Y | [5 empty] | Y |  |  |  | 6.92 | 0 | [23 empty] | 0 | 0 | A | [9 empty] | 0 | 0 | 110 | 0 | 0 | 0 | 0 | 609 | 0 | 200 | 0 | 0 | 0 | 25 |  |  | 5
2020-02-02 | A56763 | 1 | 저탄소 | BP-SCM415HS | TUNDISH교체 | Al 탈산 | B | 30 | 42 | 51100 | 75.58 | C | C | C |  | 1 | 1 |  | 1540 | 1567 | 7000 |  |  | 7000 | 82.73 | 10 | 84610 | 1643 |  | Y | 42 | 37 | [7 empty] | 박안희 | 2 |  | Y |  |  |  |  | 104.25 | 12-10 | 0 | 220.86 | A |  | 1643 | 3 | 0.21 | 1596 | 1.42 | 83 | 22 | 251 | 4:11 | 13 | 20 | 3 | 0 |  | 0 |  |  | N2 | 2020-02-03 02:47 | 2020-02-03 03:30 | 43 | 2020-02-03 02:46 | 45 |  |  |  |  | Y |  |  |  | N | [5 empty] | 0 | 150.39 | [19 empty] | 1.92 |  |  |  | 29.07 | 2.69 | A | [9 empty] | 708 | 902 | 0 | 50 | 0 | 0 | 0 | 298 | 0 | 300 | 0 | 0 | 0 | 0 |  |  |  |  | 1
2020-02-02 | B56689 | 2 | 중탄소 | SM45CB |  | Si 탈산 | B | 21 | 55 | 48800 | 94.97 | C | C |  | C | 1 |  | 1 | 1540 | 1547 | 6600 |  |  | 6600 | 66.99 | 12 | 98520 | 1637 |  | Y | 45 | 35 | [7 empty] | 고승만 | 2 |  |  |  |  | Y |  | 97.9 | 12-1 | 0 | 275.64 | A |  | 1609 | 1 | 0.12 | 1566 | 1.02 | 73 | 35 | 341 | 5:41 | 14 | 14 | 0 | 0 |  | 0 | 0 |  | N2 | 2020-02-03 03:09 | 2020-02-03 03:23 | 13 | 2020-02-03 03:01 | 22 |  |  |  |  | Y | [9 empty] | 0 | 9.41 | [23 empty] | 0 | 0 | A | [9 empty] | 0 | 0 | 0 | 0 | 0 | 79 | 0 | 554 | 0 | 514 | 0 | 0 | 0 | 58
2020-02-02 | C54261 | 3 | 저탄소 | SM20C | 연주종료 | Al 탈산 | T | 29 | 87 | 47650 | 72.75 | C | C | C |  | 1 |  | 1 | 1550 | 1615 | 4690 |  |  | 4690 | 71.14 | 24 | 65928 | 1636 |  | Y | 47 | 29 |  |  |  | 05 |  |  |  |  | 2 |  | Y |  |  | Y |  | 104.3 | 12-1 | 163.83 | 0 | A |  | 1579 | 2 | 0.47 | 1587 | -0.42 | 73 | 24 | 291 | 4:51 | 10 | 10 | 0 | 0 |  | 0 | 7 |  | N2 | 2020-02-03 03:24 |  | 32 | 2020-02-03 03:17 | 39 |  |  |  |  | Y | [5 empty] | Y |  |  |  | 7.78 | 0 | [23 empty] | 0 | 0 | A | [9 empty] | 0 | 0 | 16 | 0 | 0 | 0 | 0 | 531 | 0 | 201 | 0 | 0 | 0 | 36 |  |  | 5
2020-02-02 | A56764 | 1 | 저탄소 | BP-SCM415HS |  | Al 탈산 | B | 18 | 34 | 51700 | 81.22 | C | C | C |  | 1 | 1 |  | 1540 | 1542 | 6900 |  |  | 6900 | 67.96 | 12 | 101532 | 1613 |  | Y | 43 | 40 | [7 empty] | 박안희 | 2 |  | Y |  |  |  |  | 107.65 | 13-6 | 0 | 243.25 | A |  | 1613 | 3 | 0.27 | 1578 | 0.95 | 65 | 24 | 280 | 4:40 | 13 | 16 | 4 | 0 |  | 0 |  |  | N2 | 2020-02-03 04:05 | 2020-02-03 04:30 | 25 | 2020-02-03 04:04 | 26 |  |  |  |  | Y |  |  |  | N | [5 empty] | 0 | 185.25 | [23 empty] | 34.1 | 2.69 | A | [9 empty] | 201 | 1433 | 0 | 25 | 0 | 0 | 0 | 298 | 0 | 297 | 0 | 0 | 0 | 7
2020-02-02 | B56690 | 2 | 중탄소 | SM45CB |  | Si 탈산 | B | 15 | 79 | 48450 | 87.75 | C | C |  | C | 1 |  | 1 | 1540 | 1565 | 5600 |  |  | 5600 | 59.81 | 11 | 93632 | 1635 |  | Y | 33 | 27 | [7 empty] | 고승만 | 2 |  |  |  |  | Y |  | 97.95 | 11-7 | 0 | 162.38 | A |  | 1622 | 1 | 0.11 | 1554 | 1.5 | 61 | 29 | 331 | 5:31 | 14 | 18 | 0 | 0 |  | 0 | 0 |  | N2 | 2020-02-03 04:12 | 2020-02-03 04:28 | 16 | 2020-02-03 03:56 | 33 |  |  |  |  | Y | [8 empty] | 5 | 0 | 16.54 | [23 empty] | 0.35 | 0.35 | A | [9 empty] | 0 | 0 | 21 | 0 | 0 | 75 | 0 | 809 | 0 | 513 | 0 | 0 | 0 | 38
2020-02-02 | C54262 | 3 | 저탄소 | SM20C | TUNDISH교체전 | Al 탈산 | T | 22 | 76 | 48500 | 76.78 | C | C | C |  | 1 |  | 1 | 1550 | 1580 | 6100 |  |  | 6100 | 61.68 | 36 | 98892 | 1606 | 380 | Y | 41 | 35 |  |  |  | 05 |  |  |  |  | 2 |  | Y |  |  | Y |  | 102.7 | 12-2 | 222.88 | 0 | A |  | 1614 | 2 | 0.46 | 1577 | 1.32 | 63 | 21 | 303 | 5:03 | 10 | 10 | 0 | 0 |  | 0 | 7 |  | N2 | 2020-02-03 04:32 |  | 33 | 2020-02-03 04:25 | 40 |  |  |  |  | Y | [5 empty] | Y |  |  |  | 8.62 | 0 | [23 empty] | 0 | 0 | A | [9 empty] | 0 | 0 | 190 | 0 | 0 | 0 | 0 | 399 | 0 | 199 | 0 | 0 | 0 | 31 |  |  | 5
2020-02-02 | B56691 | 2 | 중탄소 | SM45CB |  | Si 탈산 | B | 16 | 67 | 48500 | 84.33 | C | C |  | C | 1 |  | 1 | 1540 | 1555 | 5500 |  |  | 5500 | 54.91 | 12 | 100160 | 1626 |  | Y | 34 | 28 | [7 empty] | 고승만 | 2 |  |  |  |  | N |  | 100.4 | 12-1 | 0 | 271.82 | A |  | 1603 | 1 | 0.19 | 1552 | 1.31 | 59 | 17 | 449 | 7:29 | 14 | 16 | 0 | 0 |  | 0 | 0 |  | N2 | 2020-02-03 05:11 | 2020-02-03 05:34 | 23 | 2020-02-03 05:00 | 34 |  |  |  |  | Y | [8 empty] | 4.5 | 0 | 9.81 | [23 empty] | 0 | 0 | A | [9 empty] | 0 | 0 | 10 | 0 | 0 | 76 | 0 | 704 | 0 | 411 | 0 | 0 | 0 | 55
2020-02-02 | A56765 | 1 | 저탄소 | BP-SCM415HS |  | Al 탈산 | B | 36 | 29 | 52900 | 71.85 | C | C | C |  | 1 | 1 |  | 1540 | 1557 | 6800 |  |  | 6800 | 66.97 | 12 | 101532 | 1623 |  | Y | 42 | 36 | [7 empty] | 박안희 | 2 |  | Y |  |  |  |  | 107.9 | 13-7 | 0 | 179.13 | A |  | 1623 | 3 | 0.26 | 1588 | 1.21 | 75 | 29 | 260 | 4:20 | 13 | 16 | 5 | 0 |  | 0 |  |  | N2 | 2020-02-03 05:00 | 2020-02-03 05:31 | 31 | 2020-02-03 04:58 | 32 |  |  |  |  | Y | [9 empty] | 0 | 144.67 | [23 empty] | 36.7 | 2.69 | B | [9 empty] | 504 | 1236 | 0 | 107 | 0 | 0 | 0 | 299 | 0 | 299 | 0 | 0 | 0 | 7
2020-02-02 | C54263 | 3 | 중탄소 | SM45CB |  | Si 탈산 | B | 37 | 31 | 51900 | 83.35 | C | C | C |  | 1 |  | 1 | 1535 | 1567 | 6400 |  |  | 6400 | 62.66 | 12 | 102144 | 1610 |  | Y | 42 | 37 |  |  |  | 05 |  |  |  |  | 2 |  | Y |  |  | Y |  | 104.7 | 13-3 | 265.94 | 0 | A |  | 1603 | 2 | 0.44 | 1550 | 1.56 | 57 | 15 | 374 | 6:14 | 14 | 14 | 0 | 0 |  | 0 | 10 |  | N2 | 2020-02-03 05:54 | 2020-02-03 06:41 | 48 | 2020-02-03 05:47 | 55 |  |  |  |  | Y | [5 empty] | N |  |  |  | 8.55 | 0 | [23 empty] | 1 | 0 | A | [9 empty] | 0 | 0 | 307 | 0 | 0 | 0 | 0 | 599 | 0 | 199 | 100 | 0 | 0 | 75
2020-02-02 | A56766 | 1 | 저탄소 | BP-SCM415HS |  | Al 탈산 | B | 38 | 31 | 52100 | 77.15 | C | C | D |  | 1 | 1 |  | 1540 | 1560 | 6100 |  |  | 6100 | 60.08 | 12 | 101532 | 1614 |  | Y | 41 | 34 | [7 empty] | 박안희 | 2 |  | Y |  |  |  |  | 99.7 | 12-8 | 0 | 198.32 | A |  | 1614 | 3 | 0.23 | 1581 | 0.94 | 68 | 27 | 272 | 4:32 | 13 | 16 | 6 | 0 |  | 0 |  |  | N2 | 2020-02-03 06:05 | 2020-02-03 06:35 | 31 | 2020-02-03 06:03 | 32 |  |  |  |  | Y | [9 empty] | 0 | 166.82 | [23 empty] | 37.9 | 2.69 | A | [9 empty] | 766 | 636 | 0 | 9 | 0 | 0 | 0 | 298 | 0 | 295 | 0 | 0 | 0 | 0
2020-02-02 | B56692 | 2 | 중탄소 | SM45CB |  | Si 탈산 | B | 32 | 80 | 48000 | 101.88 | C | C |  | D | 1 |  | 1 | 1540 | 1566 | 6600 |  |  | 6600 | 64.81 | 12 | 101832 | 1624 |  | Y | 46 | 34 | [7 empty] | 고승만 | 2 |  |  |  |  | Y |  | 100.4 | 11-9 | 0 | 202.84 | A |  | 1613 | 1 | 0.2 | 1613 | 0 | 120 | 20 | 372 | 6:12 | 14 | 14 | 0 | 0 |  | 0 | 0 |  | N2 | 2020-02-03 06:53 | 2020-02-03 07:51 | 58 | 2020-02-03 06:34 | 77 |  |  |  |  | Y | [8 empty] | 4.5 | 0 | 12.42 | [23 empty] | 0 | 0 | A | [9 empty] | 0 | 0 | 201 | 0 | 0 | 81 | 0 | 1055 | 0 | 514 | 201 | 0 | 0 | 27
2020-02-02 | C54264 | 3 | 중탄소 | SCR435BM | 연주시작 | Al 탈산 | T | 1 | 78 | 48600 | 109.22 | C | D | D |  | 1 |  | 1 | 1535 | 1527 | 9390 |  |  | 9390 | 94.95 | 36 | 98892 | 1639 |  | Y | 63 | 50 | [15 empty] | 103.75 | 12-2 | 133.55 | 0 | A |  | 1636 | 2 | 0.43 | 1582 | 1.69 | 86 | 33 | 341 | 5:41 | 13 | 13 | 0 | 0 |  | 0 | 10 |  | AR | 2020-02-03 07:23 |  | 18 | 2020-02-03 07:09 | 32 |  |  |  |  | Y | [5 empty] | N |  |  |  | 12.05 | 0 | [23 empty] | 0.79 | 0 | B | [9 empty] | 1537 | 0 | 930 | 100 | 0 | 0 | 0 | 678 | 0 | 0 | 323 | 0 | 0 | 0 |  |  | 12 |  | 1
2020-02-02 | A56767 | 1 | 저탄소 | BP-SCM415HS |  | Al 탈산 | B | 30 | 43 | 50400 | 72.32 | C | D | D |  | 1 | 1 |  | 1540 | 1567 | 5900 |  |  | 5900 | 58.11 | 12 | 101532 | 1630 |  | Y | 46 | 33 | [7 empty] | 박안희 | 2 |  | Y |  |  |  |  | 105.8 | 13-1 | 0 | 126.55 | A |  | 1630 | 3 | 0.21 | 1587 | 1.65 | 74 | 28 | 268 | 4:28 | 13 | 16 | 7 | 0 |  | 0 |  |  | N2 | 2020-02-03 06:58 | 2020-02-03 07:30 | 32 | 2020-02-03 06:57 | 32 | [14 empty] | 0 | 135.55 | [23 empty] | 38.88 | 2.69 | A | [9 empty] | 658 | 873 | 0 | 12 | 0 | 0 | 0 | 300 | 0 | 297 | 0 | 0 | 0 | 4
2020-02-03 | B56693 | 2 | 중탄소 | SM45CB |  | Si 탈산 | B | 21 | 56 | 48900 | 106.73 | D | D |  | D | 1 |  | 1 | 1540 | 1554 | 7700 |  |  | 7700 | 78.29 | 12 | 98351 | 1654 |  | Y | 57 | 42 | [7 empty] | 김익규 | 2 |  |  |  |  | Y |  | 97.2 | 11-10 | 0 | 302.22 | A |  | 1631 | 1 | 0.17 | 1568 | 0 | 75 | 29 | 379 | 6:19 | 14 | 19 | 0 | 0 |  | 0 | 0 |  | N2 | 2020-02-03 07:59 | 2020-02-03 08:58 | 59 | 2020-02-03 07:49 | 69 |  |  |  |  | Y | [8 empty] | 5 | 0 | 24.78 | [23 empty] | 0.05 | 0.05 | A | [9 empty] | 0 | 0 | 0 | 0 | 0 | 81 | 0 | 867 | 0 | 205 | 0 | 0 | 0 | 15
2020-02-03 | A56768 | 1 | 저탄소 | BP-SCM415HS |  | Al 탈산 | B | 18 | 35 | 51000 | 74.15 | D | D | D |  | 1 | 1 |  | 1540 | 1548 | 7000 |  |  | 7000 | 68.94 | 12 | 101532 | 1612 |  | Y | 50 | 39 | [7 empty] | 김덕진 | 2 |  |  | Y |  |  |  | 109.5 | 13-7 | 0 | 282.39 | A |  | 1612 | 3 | 0.26 | 1581 | 1.29 | 68 | 29 | 294 | 4:54 | 13 | 16 | 8 | 0 |  | 0 |  |  | N2 | 2020-02-03 08:04 | 2020-02-03 08:30 | 26 | 2020-02-03 08:03 | 27 |  |  |  |  | Y | [9 empty] | 0 | 121.49 | [23 empty] | 38.89 | 14.44 | A | [9 empty] | 837 | 811 | 0 | 9 | 0 | 0 | 0 | 299 | 0 | 199 | 0 | 0 | 0 | 6 |  |  | 7
2020-02-03 | C54265 | 3 | 중탄소 | SCR435BM | 연주종료 | Al 탈산 | T | 29 | 88 | 47400 | 98.7 | D | D | D |  | 1 |  | 1 | 1535 | 1570 | 6900 |  |  | 6900 | 64.41 | 39 | 107133 | 1616 |  | Y | 51 | 38 | [7 empty] | 박지웅 | 2 |  |  |  |  | Y |  | 104.6 | 12-1 | 75.54 | 0 | A |  | 1622 | 2 | 0.41 | 1557 | 2.6 | 61 | 24 | 332 | 5:32 | 13 | 13 | 0 | 0 |  | 0 | 10 |  | AR | 2020-02-03 08:33 |  | 20 | 2020-02-03 08:09 | 44 |  |  |  |  | Y | [5 empty] | N |  |  |  | 15.8 | 0 | [23 empty] | 1.04 | 0 | A |  |  | 9.961 | 29.207 | 50.423 | 0.169 | 5.062 | 1.726 | 1485.27 | 1526 | 0 | 1349 | 91 | 0 | 0 | 0 | 1090 | 0 | 500 | 101 | 0 | 0 | 0 |  |  | 5
2020-02-03 | B56694 | 2 | 중탄소 | SM45CB |  | Si 탈산 | B | 15 | 80 | 48450 | 93.47 | D | D |  | D | 1 |  | 1 | 1540 | 1536 | 7200 |  |  | 7200 | 75.74 | 11 | 95062 | 1644 |  | Y | 44 | 37 | [7 empty] | 김익규 | 2 |  |  |  |  | Y |  | 95.05 | 11-4 | 0 | 357.36 | A |  | 1630 | 1 | 0.16 | 1630 | 0 | 137 | 26 | 480 | 8:00 | 14 | 18 | 0 | 0 |  | 0 | 0 |  | N2 | 2020-02-03 09:03 | 2020-02-03 10:00 | 57 | 2020-02-03 08:53 | 66 |  |  |  |  | Y | [8 empty] | 5 | 0 | 26.91 | [23 empty] | 0 | 0 | A | [9 empty] | 0 | 0 | 0 | 0 | 0 | 0 | 0 | 741 | 0 | 0 | 0 | 0 | 0 | 25
2020-02-03 | A56769 | 1 | 저탄소 | BP-SCM415HS |  | Al 탈산 | B | 36 | 30 | 51000 | 63.07 | D | D | D |  | 1 | 1 |  | 1540 | 1610 | 3900 |  |  | 3900 | 38.41 | 12 | 101532 | 1620 |  | Y | 42 | 30 | [7 empty] | 김덕진 | 2 |  | Y |  |  |  |  | 106.5 | 13-5 | 0 | 148.25 | A |  | 1620 | 3 | 0.22 | 1582 | 1.81 | 69 | 29 | 285 | 4:45 | 13 | 16 | 9 | 0 |  | 0 |  |  | N2 | 2020-02-03 08:55 | 2020-02-03 09:32 | 37 | 2020-02-03 08:55 | 37 |  |  |  |  | Y | [9 empty] | 0 | 112.99 | [23 empty] | 38.89 | 37.13 | A | [9 empty] | 776 | 716 | 0 | 36 | 0 | 0 | 0 | 296 | 0 | 196 | 0 | 0 | 0 | 12
2020-02-03 | C54266 | 3 | 중탄소 | SCR435BM | 연주종료 | Al 탈산 | T | 22 | 77 | 48150 | 92.87 | D | D | D |  | 1 |  | 1 | 1535 | 1560 | 7400 |  |  | 7400 | 74.83 | 36 | 98892 | 1612 |  | Y | 51 | 38 | [7 empty] | 박지웅 | 2 |  |  |  |  | Y |  | 103.05 | 12-2 | 107.79 | 0 | A |  | 1621 | 2 | 0.43 | 1563 | 2.23 | 67 | 22 | 326 | 5:26 | 13 | 15 | 0 | 0 |  | 0 | 10 |  | AR | 2020-02-03 09:41 |  | 20 | 2020-02-03 09:25 | 36 |  |  |  |  | Y | [5 empty] | N |  |  |  | 18.33 | 0 | [23 empty] | 0.86 | 0 | A |  |  | 5.728 | 33.136 | 50.519 | 0.442 | 8.819 | 1.524 | 1418.44 | 1533 | 0 | 1274 | 0 | 0 | 0 | 0 | 701 | 0 | 300 | 100 | 0 | 0 | 11 |  |  | 5
2020-02-03 | B56695 | 2 | 중탄소 | SM45CB |  | Si 탈산 | B | 16 | 68 | 48500 | 103.38 | D | D |  | D | 1 |  | 1 | 1540 | 1536 | 8200 |  |  | 8200 | 79.07 | 12 | 103704 | 1635 |  | Y | 52 | 47 | [7 empty] | 김익규 | 3 |  |  |  |  | Y |  | 104.2 | 12-5 | 0.38 | 215.76 | A |  | 1617 | 1 | 0.16 | 1617 | 0 | 124 | 26 | 448 | 7:28 | 14 | 18 | 0 | 0 |  | 0 | 0 |  | N2 | 2020-02-03 10:27 | 2020-02-03 10:59 | 31 | 2020-02-03 10:17 | 42 |  |  |  |  | Y | [8 empty] | 5 | 0 | 24.11 | [23 empty] | 0 | 0 | A | [9 empty] | 0 | 0 | 267 | 0 | 0 | 0 | 0 | 983 | 0 | 0 | 0 | 0 | 0 | 62
2020-02-03 | A56770 | 1 | 저탄소 | BP-SCM415HS | TUNDISH교체전 | Al 탈산 | B | 38 | 32 | 50900 | 67.1 | D | D | D |  | 1 | 1 |  | 1540 | 1569 | 5400 |  |  | 5400 | 55.6 | 12 | 97124 | 1628 |  | Y | 42 | 30 | [7 empty] | 김덕진 | 2 |  | Y |  |  |  |  | 101.45 | 12-9 | 5.52 | 204.83 | A |  | 1628 | 3 | 0.22 | 1582 | 1.84 | 69 | 29 | 295 | 4:55 | 13 | 16 | 10 | 0 |  | 0 |  |  | N2 | 2020-02-03 09:59 | 2020-02-03 10:34 | 36 | 2020-02-03 09:59 | 36 |  |  |  |  | Y | [9 empty] | 0 | 156.75 | [23 empty] | 38.89 | 57.63 | A | [9 empty] | 759 | 744 | 0 | 19 | 0 | 0 | 0 | 299 | 0 | 200 | 0 | 0 | 0 | 2
2020-02-03 | C54267 | 3 | 중탄소 | SCR435BM | TUNDISH교체전 | Al 탈산 | T | 37 | 32 | 51850 | 94.27 | D | D | D |  | 1 |  | 1 | 1535 | 1557 | 7100 |  |  | 7100 | 71.8 | 36 | 98892 | 1613 |  | Y | 48 | 36 | [7 empty] | 박지웅 | 2 |  |  |  |  | Y |  | 101.3 | 12-9 | 140.72 | 0 | A |  | 1619 | 2 | 0.43 | 1565 | 2.08 | 69 | 20 | 319 | 5:19 | 13 | 15 | 0 | 0 |  | 0 | 10 |  | AR | 2020-02-03 10:47 |  | 20 | 2020-02-03 10:28 | 40 |  |  |  |  | Y | [5 empty] | N |  |  |  | 15.23 | 0 | [23 empty] | 0.97 | 0 | B | [9 empty] | 1432 | 0 | 1212 | 0 | 0 | 0 | 0 | 602 | 0 | 300 | 98 | 0 | 0 | 15 |  |  | 5
2020-02-03 | A56771 | 1 | 고탄소 | STB2 | TUNDISH교체 | Al 탈산 | B | 30 | 44 | 50700 | 87.83 | D | D | D |  | 1 | 1 |  | 1520 | 1553 | 5900 |  |  | 5900 | 58.11 | 12 | 101532 | 1587 |  | Y | 43 | 38 | [7 empty] | 김덕진 | 2 | [6 empty] | 102.15 | 12-7 | 375.58 | 0 | A |  | 1587 | 3 | 0.22 | 1542 | 1.05 | 86 | 37 | 331 | 5:31 | 25 | 25 | 11 | 0 |  | 0 |  |  | AR | 2020-02-03 11:24 | 2020-02-03 11:53 | 29 | 2020-02-03 11:21 | 31 |  |  |  |  | Y |  |  |  | N | [5 empty] | 194.11 | 0 | [19 empty] | 2.01 |  |  |  | 0.02 | 0 | A | [9 empty] | 0 | 0 | 268 | 0 | 0 | 0 | 0 | 753 | 0 | 598 | 0 | 0 | 0 | 26 |  |  |  |  | 1
2020-02-03 | B56696 | 2 | 중탄소 | SM45CB |  | Si 탈산 | B | 32 | 81 | 47450 | 91.68 | D | D |  | D | 1 |  | 1 | 1540 | 1535 | 6700 |  |  | 6700 | 45.6 | 17 | 146914 | 1614 |  | Y | 42 | 35 | [7 empty] | 김익규 | 3 |  |  |  |  | Y |  | 98.15 | 11-7 | 0 | 225.18 | A |  | 1609 | 1 | 0.26 | 1609 | 0 | 116 | 29 | 342 | 5:42 | 14 | 17 | 0 | 0 |  | 0 | 0 |  | N2 | 2020-02-03 11:34 | 2020-02-03 11:59 | 25 | 2020-02-03 11:25 | 34 |  |  |  |  | Y | [8 empty] | 5 | 0 | 56.54 | [23 empty] | 0 | 0 | A | [9 empty] | 0 | 0 | 213 | 0 | 0 | 150 | 0 | 910 | 0 | 0 | 0 | 0 | 0 | 17
2020-02-03 | C54268 | 3 | 저탄소 | SCM415C2 |  | Al 탈산 | I | 1 | 79 | 48400 | 106.93 | D | D | D |  | 1 |  | 1 | 1560 | 1561 | 8390 |  |  | 8390 | 87.4 | 20 | 96000 | 1655 | 369 | INGOT | 61 | 43 | [7 empty] | 박지웅 | [5 empty] | Y |  | 101.95 | 12-1 | 157.59 | 0.44 | A |  | 1660 | 2 | 0.43 | 1597 | 1.91 | 81 |  | 298 | 4:58 | 18 | 20 | 0 | 0 |  | 0 | 10 |  | N2 | 2020-02-03 12:01 |  | 17 | 2020-02-03 11:48 | [5 empty] | Y | [5 empty] | N |  |  |  | 17.36 | 0 | [18 empty] | 1 |  |  |  |  | 0.52 | 0 | A | [9 empty] | 627 | 711 | 35 | 337 | 0 | 0 | 0 | 500 | 0 | 300 | 0 | 0 | 0 | 0
2020-02-03 | A56772 | 1 | 고탄소 | STB2 |  | Al 탈산 | B | 18 | 36 | 51100 | 78.5 | D | D | D |  | 1 | 1 |  | 1520 | 1530 | 5300 |  |  | 5300 | 62.64 | 10 | 84610 | 1555 |  | Y | 43 | 34 | [7 empty] | 김덕진 | 2 | [6 empty] | 99.55 | 12-6 | 199.87 | 0 | A |  | 1555 | 3 | 0.21 | 1515 | 1.11 | 59 | 25 | 256 | 4:16 | 25 | 25 | 12 | 0 |  | 0 |  |  | AR | 2020-02-03 12:23 | 2020-02-03 12:59 | 35 | 2020-02-03 12:23 | 36 |  |  |  |  | Y | [9 empty] | 153.05 | 0 | [20 empty] | 1.34 |  |  | 1.41 | 0 | A | [9 empty] | 0 | 58 | 259 | 20 | 0 | 0 | 0 | 495 | 0 | 198 | 0 | 0 | 0 | 46
2020-02-03 | B56697 | 2 | 중탄소 | SM45C |  | Si 탈산 | B | 21 | 57 | 48850 | 89.52 | D | D |  | D | 1 |  | 1 | 1540 | 1535 | 6400 |  |  | 6400 | 125.09 | 6 | 51164 | 1624 |  | Y | 40 | 37 | [7 empty] | 김익규 | 3 |  |  |  |  | Y |  | 98.05 | 12-1 | 0 | 268.16 | A |  | 1607 | 1 | 0.19 | 1557 | 0 | 64 | 32 | 336 | 5:36 | 15 | 16 | 0 | 0 |  | 0 | 0 |  | N2 | 2020-02-03 12:37 | 2020-02-03 13:00 | 23 | 2020-02-03 12:27 | 33 |  |  |  |  | Y | [8 empty] | 5 | 0 | 23.22 | [23 empty] | 0.08 | 0.08 | A | [9 empty] | 0 | 0 | 41 | 0 | 0 | 30 | 0 | 856 | 0 | 0 | 0 | 0 | 0 | 10
2020-02-03 | C54269 | 3 | 저탄소 | SCM420HT | 연주시작 | Al 탈산 | T | 29 | 89 | 47450 | 106.48 | D | D | D |  | 1 |  | 1 | 1550 | 1633 | 6900 |  |  | 6900 | 69.77 | 36 | 98892 | 1678 |  | Y | 52 | 36 | [7 empty] | 박지웅 | 2 |  |  |  |  | Y |  | 101.5 | 11-8 | 90.13 | 71.62 | A |  | 1671 | 2 | 0.44 | 1600 | 3.09 | 90 | 38 | 290 | 4:50 | 13 | 15 | 0 | 0 |  | 0 | 10 |  | N2 | 2020-02-03 13:25 |  | 20 | 2020-02-03 12:53 | 52 |  |  |  |  | Y | [5 empty] | Y |  |  |  | 0.88 | 7.1 | [23 empty] | 2.97 | 0.55 | A | [9 empty] | 1670 | 91 | 0 | 582 | 0 | 0 | 0 | 1044 | 0 | 300 | 0 | 0 | 0 | 0 |  |  | 12 |  | 1
2020-02-03 | A56773 | 1 | 고탄소 | STB2 |  | Al 탈산 | B | 36 | 31 | 51000 | 77.17 | D | D | D |  | 1 | 1 |  | 1520 | 1540 | 4600 |  |  | 4600 | 30.19 | 18 | 152348 | 1560 |  | Y | 41 | 32 | [7 empty] | 차승주 | 2 | [6 empty] | 101.5 | 12-10 | 267.22 | 0 | A |  | 1560 | 3 | 0.21 | 1520 | 1.11 | 64 | 28 | 255 | 4:15 | 25 | 25 | 13 | 0 |  | 0 |  |  | AR | 2020-02-03 13:24 | 2020-02-03 14:01 | 37 | 2020-02-03 13:24 | 38 |  |  |  |  | Y | [9 empty] | 172.07 | 0 | [20 empty] | 1.23 |  |  | 2.69 | 0 | A | [9 empty] | 0 | 20 | 205 | 9 | 0 | 0 | 0 | 395 | 0 | 355 | 0 | 0 | 0 | 42
2020-02-03 | B56698 | 2 | 중탄소 | SM45C | TUNDISH교체전 | Si 탈산 | B | 15 | 81 | 47750 | 87.07 | D | D |  | D | 1 |  | 1 | 1540 | 1567 | 5100 |  |  | 5100 | 61.68 | 10 | 82685 | 1626 |  | Y | 41 | 26 | [7 empty] | 김익규 | 3 |  |  |  |  | Y |  | 95.15 | 11-4 | 0 | 221.2 | A |  | 1601 | 1 | 0.13 | 1559 | 1.11 | 66 | 31 | 361 | 6:01 | 15 | 16 | 0 | 0 |  | 0 | 0 |  | N2 | 2020-02-03 13:37 | 2020-02-03 14:02 | 24 | 2020-02-03 13:29 | 33 |  |  |  |  | Y | [8 empty] | 5.5 | 0 | 17.13 | [23 empty] | 0.07 | 0.07 | A | [9 empty] | 0 | 0 | 16 | 0 | 0 | 174 | 0 | 733 | 0 | 0 | 0 | 0 | 0 | 10
2020-02-03 | C54270 | 3 | 저탄소 | SCM420HT | 연주종료 | Al 탈산 | T | 22 | 78 | 48450 | 111.32 | D | D | A |  | 1 |  | 1 | 1550 | 1709 | 7000 |  |  | 7000 | 77.22 | 33 | 90651 | 1648 |  | Y | 48 | 34 | [7 empty] | 박지웅 | 2 |  |  |  |  | Y |  | 99.6 | 11-8 | 67.03 | 85.13 | A |  | 1633 | 2 | 0.45 | 1575 | 1.66 | 65 | 34 | 423 | 7:03 | 13 | 13 | 0 | 0 |  | 0 | 28 |  | N2 | 2020-02-03 14:37 |  | 12 | 2020-02-03 14:09 | 40 |  |  |  |  | Y | [5 empty] | Y |  |  | 5 | 4.46 | 0 | 망간 크롬 모리가 341분석값을 보고 맞췄으나 342분석에서 투입량만큼나오지않아 351분석확인후 변동이 없어 망간 크롬 모리 추가로 투입 후 빌렛트로 올리기전 352분석 추가로 보냄 | [22 empty] | 0 | 0 | B | [9 empty] | 1388 | 186 | 0 | 397 | 0 | 0 | 0 | 496 | 0 | 300 | 0 | 0 | 0 | 0
2020-02-03 | B56699 | 2 | 중탄소 | SBMA75 | TUNDISH교체 | Al 탈산 | B | 16 | 69 | 48350 | 105 | D | A |  | A | 1 |  | 1 | 1540 | 1555 | 8700 |  |  | 8700 | 85.69 | 12 | 101532 | 1675 | 369 | Y | 50 | 45 | [7 empty] | 김익규 | 3 |  |  |  |  | Y |  | 105.85 | 12-6 | 0 | 349.1 | A |  | 1657 | 1 | 0.17 | 1589 | 1.5 | 98 | 46 | 479 | 7:59 | 16 | 21 | 0 | 0 |  | 0 | 0 |  | N2 | 2020-02-03 14:56 | 2020-02-03 15:21 | 25 | 2020-02-03 14:43 | 38 |  |  |  |  | Y | [8 empty] | 4.6 | 0 | 25.75 | [19 empty] | 2.09 |  |  |  | 0.29 | 0.29 | A | [9 empty] | 104 | 0 | 112 | 0 | 0 | 183 | 0 | 819 | 0 | 0 | 0 | 0 | 0 | 0 |  |  | 7 |  | 1
2020-02-03 | A56774 | 1 | 고탄소 | SP-STB2 |  | Al 탈산 | B | 38 | 33 | 51500 | 82.42 | D | D | A |  | 1 | 1 |  | 1520 | 1549 | 5200 |  |  | 5200 | 102.43 | 6 | 50766 | 1564 |  | Y | 41 | 34 | [7 empty] | 김덕진 | 2 |  | Y | N |  |  |  | 105.3 | 13-3 | 338 | 0 | A |  | 1564 | 3 | 0.22 | 1520 | 1.05 | 65 | 32 | 254 | 4:14 | 25 | 30 | 14 | 0 |  | 0 |  |  | AR | 2020-02-03 14:35 | 2020-02-03 15:04 | 29 | 2020-02-03 14:34 | 30 |  |  |  |  | Y |  |  |  | Y | [5 empty] | 235.72 | 0 | [20 empty] | 0.98 |  |  | 7.27 | 0 | A |  |  | 7.27 | 27.041 | 49.267 | 0.204 | 6.777 | 1.822 | 1429.89 | 0 | 0 | 293 | 0 | 0 | 0 | 0 | 300 | 0 | 198 | 0 | 0 | 0 | 29 |  |  |  | 0
2020-02-03 | C54271 | 3 | 저탄소 | SCM420HT | 연주종료 | Al 탈산 | T | 37 | 33 | 51700 | 95.87 | A | A | A |  | 1 |  | 1 | 1550 | 1581 | 6200 |  |  | 6200 | 68.39 | 33 | 90651 | 1667 |  | Y | 43 | 33 | [7 empty] | 도주용 | 2 |  |  |  |  | Y | 4 | 99.85 | 12-7 | 1.86 | 30.38 | A |  | 1644 | 2 | 0.45 | 1579 | 1.76 | 69 | 32 | 407 | 6:47 | 13 | 16 | 0 | 0 |  | 0 | 16 |  | N2 | 2020-02-03 15:40 |  | 9 | 2020-02-03 15:24 | 25 |  |  |  |  | Y | [5 empty] | Y |  |  |  | 6.65 | 0 | [23 empty] | 0 | 0 | A | [9 empty] | 509 | 851 | 207 | 236 | 0 | 0 | 0 | 602 | 0 | 300 | 0 | 0 | 0 | 38 |  |  |  | 0.5423
2020-02-03 | A56775 | 1 | 고탄소 | SP-STB2 |  | Al 탈산 | B | 30 | 45 | 51800 | 90.35 | A | A | A |  | 1 | 1 |  | 1520 | 1569 | 6000 |  |  | 6000 | 70.91 | 10 | 84610 | 1551 |  | Y | 48 | 39 |  |  | A56772 |  |  |  |  | 정용태 | 3 |  |  | Y |  |  |  | 108.65 | 13-4 | 269.87 | 0 | A |  | 1551 | 3 | 0.23 | 1521 | 0.7 | 66 | 32 | 267 | 4:27 | 25 | 30 | 15 | 0 |  | 0 |  |  | AR | 2020-02-03 15:43 | 2020-02-03 16:10 | 28 | 2020-02-03 15:43 | 28 |  |  |  |  | Y |  |  |  | Y | [5 empty] | 0.21 | 0 | [20 empty] | 1.17 |  |  | 8.53 | 0 | A |  |  | 7.38 | 26.435 | 49.03 | 0.183 | 6.644 | 1.855 | 1429.89 | 0 | 0 | 268 | 0 | 0 | 0 | 0 | 793 | 0 | 546 | 0 | 0 | 0 | 38 |  |  |  | 0
2020-02-03 | B56700 | 2 | 중탄소 | SBMA75 |  | Al 탈산 | B | 32 | 82 | 47450 | 101.02 | A | A |  | A | 1 |  | 1 | 1540 | 1555 | 7400 |  |  | 7400 | 73.96 | 12 | 100060 | 1656 |  | Y | 47 | 36 | [7 empty] | 임현진 | 3 |  |  |  |  | Y |  | 98.95 | 11-7 | 0 | 300.85 | A |  | 1631 | 1 | 0.18 | 1570 | 1.33 | 79 | 43 | 333 | 5:33 | 18 | 19 | 0 | 0 |  | 0 | 0 |  | N2 | 2020-02-03 16:02 | 2020-02-03 16:25 | 23 | 2020-02-03 15:50 | 35 |  |  |  |  | Y | [8 empty] | 4.6 | 0 | 30.62 | [23 empty] | 0.13 | 0.13 | A | [9 empty] | 132 | 0 | 512 | 0 | 0 | 181 | 0 | 704 | 0 | 413 | 0 | 0 | 0 | 8 |  |  | 7
2020-02-03 | C54272 | 3 | 저탄소 | SCM420HT | 연주종료 | Al 탈산 | T | 1 | 80 | 48600 | 91.3 | A | A | A |  | 1 |  | 1 | 1550 | 1551 | 7600 |  |  | 7600 | 76.85 | 36 | 98892 | 1626 |  | Y | 56 | 40 |  |  | C54269 | 05 |  |  |  | 정종훈 | 2 |  |  | Y |  | Y |  | 107.95 | 12-6 | 0.37 | 18.56 | A |  | 1628 | 2 | 0.43 | 1577 | 2.04 | 67 | 33 | 408 | 6:48 | 13 | 14 | 0 | 0 |  | 0 | 11 |  | N2 | 2020-02-03 16:37 |  | 8 | 2020-02-03 16:26 | 19 |  |  |  |  | Y | [5 empty] | Y |  |  | 3.8 | 4.98 | 0 | [23 empty] | 0 | 0 | A | [9 empty] | 1355 | 378 | 161 | 243 | 0 | 0 | 0 | 700 | 0 | 299 | 202 | 0 | 0 | 6 |  |  |  | 0.4655
2020-02-03 | A56776 | 1 | 고탄소 | SP-STB2 |  | Al 탈산 | B | 18 | 37 | 51500 | 100.12 | A | A | A |  | 1 | 1 |  | 1520 | 1557 | 5500 |  |  | 5500 | 54.17 | 12 | 101532 | 1563 |  | Y | 45 | 35 |  |  | A56773 |  |  |  |  | 정용태 | 3 |  |  | Y |  |  |  | 106.6 | 13-4 | 292.14 | 0 | A |  | 1563 | 3 | 0.23 | 1521 | 0.76 | 66 | 33 | 273 | 4:33 | 25 | 31 | 16 | 0 |  | 0 |  |  | AR | 2020-02-03 16:54 | 2020-02-03 17:19 | 25 | 2020-02-03 16:53 | 26 |  |  |  |  | Y |  |  |  | Y | [5 empty] | 288.45 | 0 | [20 empty] | 1.36 |  |  | 0 | 0 | A |  |  | 7.578 | 26.503 | 49.922 | 0.164 | 6.588 | 1.884 | 1429.89 | 0 | 0 | 315 | 0 | 0 | 0 | 0 | 548 | 0 | 296 | 0 | 0 | 0 | 43 |  |  |  | 0
2020-02-03 | B56701 | 2 | 중탄소 | SBMA75 |  | Al 탈산 | B | 21 | 58 | 48750 | 92.68 | A | A |  | A | 1 |  | 1 | 1540 | 1547 | 7400 |  |  | 7400 | 75.5 | 12 | 98008 | 1637 |  | Y | 43 | 39 | [7 empty] | 임현진 | 2 |  |  |  |  | Y |  | 102.15 | 12-5 | 0 | 258.33 | A |  | 1620 | 1 | 0.13 | 1555 | 1.45 | 64 | 35 | 314 | 5:14 | 18 | 18 | 0 | 0 |  | 0 | 0 |  | N2 | 2020-02-03 17:12 | 2020-02-03 17:27 | 16 | 2020-02-03 17:00 | 27 |  |  |  |  | Y | [8 empty] | 4.6 | 0 | 15.7 | [23 empty] | 0.1 | 0.1 | A | [9 empty] | 150 | 0 | 603 | 0 | 0 | 212 | 0 | 753 | 0 | 207 | 0 | 0 | 0 | 0
2020-02-03 | C54273 | 3 | 저탄소 | SCM420HT | 연주종료 | Al 탈산 | T | 5 | 62 | 48500 | 91.93 | A | A | A |  | 1 |  | 1 | 1550 | 1541 | 7400 |  |  | 7400 | 76.97 | 35 | 96145 | 1628 |  | Y | 45 | 37 |  |  | C54270 | 05 |  |  |  | 도주용 | 2 |  |  | Y |  | Y | 4 | 100.5 | 12-2 | 0 | 121.87 | A |  | 1626 | 2 | 0.45 | 1570 | 1.51 | 60 | 24 | 414 | 6:54 | 13 | 13 | 0 | 0 |  | 0 | 10 |  | N2 | 2020-02-03 17:45 |  | 12 | 2020-02-03 17:35 | 22 |  |  |  |  | Y | [5 empty] | Y |  |  | 5 | 5.35 | 0 | [23 empty] | 0 | 0 | A | [9 empty] | 720 | 800 | 80 | 219 | 0 | 0 | 0 | 947 | 0 | 301 | 300 | 0 | 0 | 5 |  |  |  | 0.278
2020-02-03 | A56777 | 1 | 고탄소 | SP-STB2 |  | Al 탈산 | B | 36 | 32 | 52700 | 85.48 | A | A | A |  | 1 | 1 |  | 1520 | 1536 | 5600 |  |  | 5600 | 66.19 | 10 | 84610 | 1561 |  | Y | 41 | 35 |  |  | A56774 |  |  |  |  | 정용태 | 3 |  | Y |  |  |  |  | 106.05 | 13-4 | 261.56 | 0 | A |  | 1561 | 3 | 0.23 | 1526 | 0.8 | 71 | 37 | 256 | 4:16 | 25 | 30 | 17 | 0 |  | 0 |  |  | AR | 2020-02-03 17:58 | 2020-02-03 18:23 | 25 | 2020-02-03 17:58 | 25 |  |  |  |  | Y |  |  |  | Y | [5 empty] | 0.21 | 0 | [20 empty] | 1 |  |  | 2.56 | 0 | A |  |  | 10.174 | 24.216 | 54.89 | 0.442 | 5.395 | 2.266 | 1596.77 | 0 | 0 | 261 | 0 | 0 | 0 | 0 | 447 | 0 | 298 | 0 | 0 | 0 | 26 |  |  |  | 0
2020-02-03 | B56702 | 2 | 중탄소 | SBMA75 |  | Al 탈산 | B | 15 | 82 | 48000 | 92.1 | A | A |  | A | 1 |  | 1 | 1540 | 1537 | 7200 |  |  | 7200 | 83.59 | 12 | 86139 | 1635 |  | Y | 42 | 35 | [7 empty] | 임현진 | 3 |  |  |  |  | Y |  | 102.7 | 12-1 | 0 | 238.57 | A |  | 1616 | 1 | 0.12 | 1560 | 1.44 | 69 | 33 | 265 | 4:25 | 18 | 18 | 0 | 0 |  | 0 | 0 |  | N2 | 2020-02-03 18:17 | 2020-02-03 18:29 | 12 | 2020-02-03 18:06 | 23 |  |  |  |  | Y | [8 empty] | 4.5 | 0 | 13.03 | [23 empty] | 0.12 | 0.12 | A | [9 empty] | 114 | 0 | 404 | 0 | 0 | 206 | 0 | 659 | 0 | 199 | 0 | 0 | 0 | 34 |  |  | 7
2020-02-03 | C54274 | 3 | 저탄소 | SCM420HT | 연주종료 | Al 탈산 | T | 22 | 79 | 48800 | 94.02 | A | A | A |  | 1 |  | 1 | 1550 | 1520 | 7900 |  |  | 7900 | 84.58 | 34 | 93398 | 1640 |  | Y | 43 | 36 |  |  | C54271 | 05 |  |  |  | 정종훈 | 2 |  |  | Y |  | Y |  | 100.1 | 11-9 | 0.33 | 43.01 | A |  | 1638 | 2 | 0.43 | 1589 | 1.23 | 79 | 29 | 454 | 7:34 | 13 | 16 | 0 | 0 |  | 0 | 12 |  | N2 | 2020-02-03 18:57 |  | 8 | 2020-02-03 18:46 | 19 |  |  |  |  | Y | [5 empty] | Y |  |  | 5 | 8.93 | 0 | [23 empty] | 0 | 0.06 | A | [9 empty] | 204 | 1312 | 26 | 272 | 0 | 0 | 0 | 700 | 0 | 302 | 201 | 0 | 0 | 0 |  |  | 5
2020-02-03 | A56778 | 1 | 고탄소 | SP-STB2 |  | Al 탈산 | B | 38 | 34 | 52000 | 86.5 | A | A | A |  | 1 | 1 |  | 1520 | 1533 | 5700 |  |  | 5700 | 56.14 | 12 | 101532 | 1565 |  | Y | 42 | 38 |  |  | A56775 |  |  |  |  | 정용태 | 3 |  | Y |  |  |  |  | 105.4 | 13-3 | 267.95 | 0 | A |  | 1565 | 3 | 0.23 | 1524 | 0.91 | 69 | 39 | 263 | 4:23 | 25 | 30 | 18 | 0 |  | 0 |  |  | AR | 2020-02-03 18:57 | 2020-02-03 19:29 | 32 | 2020-02-03 18:57 | 32 |  |  |  |  | Y |  |  |  | Y | [5 empty] | 264.61 | 0 | [20 empty] | 0.96 |  |  | 3.68 | 0 | A |  |  | 6.174 | 27.216 | 49.637 | 0.23 | 8.04 | 1.824 | 1607.06 | 0 | 0 | 269 | 0 | 0 | 0 | 0 | 445 | 0 | 297 | 0 | 0 | 0 | 29 |  |  |  | 0
2020-02-03 | B56703 | 2 | 중탄소 | SBMA75 |  | Al 탈산 | B | 16 | 70 | 48100 | 91.8 | A | A |  | A | 1 |  | 1 | 1540 | 1554 | 6500 |  |  | 6500 | 81.09 | 12 | 80156 | 1617 |  | Y | 47 | 37 |  |  | B56700 | 05 |  |  |  | 임현진 | 2 |  |  | N |  | Y |  | 104.6 | 12-5 | 0 | 285.38 | A |  | 1604 | 1 | 0.11 | 1559 | 1.29 | 68 | 28 | 260 | 4:20 | 18 | 18 | 0 | 0 |  | 0 | 0 |  | N2 | 2020-02-03 19:19 | 2020-02-03 19:31 | 12 | 2020-02-03 19:09 | 23 |  |  |  |  | Y | [8 empty] | 4 | 0 | 13.16 | [23 empty] | 0.07 | 0.07 | A | [9 empty] | 100 | 0 | 452 | 0 | 0 | 202 | 0 | 607 | 0 | 200 | 0 | 0 | 0 | 13
2020-02-03 | C54275 | 3 | 저탄소 | SCM420HT | 연주종료 | Al 탈산 | T | 37 | 34 | 52400 | 99.75 | A | A | A |  | 1 |  | 1 | 1550 | 1562 | 6700 |  |  | 6700 | 69.69 | 35 | 96145 | 1630 |  | Y | 54 | 35 |  |  | C54272 | 05 |  |  |  | 도주용 | 2 |  |  | Y |  | Y | 4 | 98.6 | 12-6 | 4.14 | 20.08 | A |  | 1627 | 2 | 0.45 | 1576 | 1.7 | 66 | 35 | 430 | 7:10 | 13 | 13 | 0 | 0 |  | 0 | 16 |  | N2 | 2020-02-03 20:05 |  | 12 | 2020-02-03 19:49 | 28 |  |  |  |  | Y | [5 empty] | Y |  |  | 5 | 5.78 | 0.94 | [23 empty] | 0 | 0 | A | [9 empty] | 1267 | 399 | 94 | 134 | 0 | 0 | 0 | 798 | 0 | 300 | 0 | 0 | 0 | 13 |  |  | 5
2020-02-03 | A56779 | 1 | 고탄소 | STB2 |  | Al 탈산 | B | 30 | 46 | 51800 | 96.05 | A | A | A |  | 1 | 1 |  | 1520 | 1532 | 6600 |  |  | 6600 | 65 | 12 | 101532 | 1550 |  | Y | 48 | 42 |  |  | A56776 |  |  |  |  | 정용태 | 3 |  |  | Y |  |  |  | 105.85 | 13-1 | 318.07 | 0 | A |  | 1550 | 3 | 0.23 | 1524 | 0.55 | 68 | 38 | 255 | 4:15 | 25 | 25 | 19 | 0 |  | 0 |  |  | AR | 2020-02-03 20:05 | 2020-02-03 20:33 | 28 | 2020-02-03 20:03 | 30 |  |  |  |  | Y |  |  |  | Y | [5 empty] | 280.65 | 0 | [20 empty] | 1.13 |  |  | 0.04 | 0 | A | [9 empty] | 0 | 0 | 42 | 0 | 0 | 0 | 0 | 740 | 0 | 596 | 0 | 0 | 0 | 39
2020-02-03 | B56704 | 2 | 중탄소 | SBMA75 |  | Al 탈산 | B | 32 | 83 | 47300 | 89.3 | A | A |  | A | 1 |  | 1 | 1540 | 1554 | 5700 |  |  | 5700 | 56.14 | 12 | 101532 | 1625 |  | Y | 42 | 31 |  |  | B56701 | 05 |  |  |  | 고승만 | 2 |  |  | Y |  | Y |  | 108.8 | 12-6 | 0 | 300.11 | A |  | 1602 | 1 | 0.19 | 1553 | 0 | 62 | 29 | 46 | 0:46 | 18 | 19 | 0 | 0 |  | 0 | 0 |  | N2 | 2020-02-03 20:17 | 2020-02-03 20:38 | 21 | 2020-02-03 20:06 | 32 |  |  |  |  | Y | [8 empty] | 4.5 | 0 | 21.37 | [23 empty] | 0.02 | 0.02 | A | [9 empty] | 106 | 0 | 432 | 0 | 0 | 204 | 0 | 502 | 0 | 208 | 0 | 0 | 0 | 23
2020-02-03 | C54276 | 3 | 저탄소 | SCM420HT | 연주종료 | Al 탈산 | T | 1 | 81 | 49400 | 93.52 | A | A | A |  | 1 |  | 1 | 1550 | 1529 | 8000 |  |  | 8000 | 59.43 | 49 | 134603 | 1639 |  | Y | 39 | 36 |  |  | C54273 | 05 |  |  |  | 정종훈 | 2 |  | Y |  |  | Y |  | 106.75 | 12-5 | 0 | 13.99 | A |  | 1630 | 2 | 0.46 | 1579 | 1.24 | 69 | 29 | 411 | 6:51 | 13 | 14 | 0 | 0 |  | 0 |  |  | N2 | 2020-02-03 21:11 |  | 10 | 2020-02-03 20:57 | 24 | [14 empty] | 6.72 | 0 | [23 empty] | 0 | 0 | A | [9 empty] | 917 | 905 | 29 | 196 | 0 | 0 | 0 | 796 | 0 | 299 | 404 | 0 | 0 | 10
2020-02-03 | B56705 | 2 | 중탄소 | SBMA75 |  | Al 탈산 | B | 21 | 59 | 48550 | 96.15 | A | A |  | A | 1 |  | 1 | 1540 | 1525 | 7300 |  |  | 7300 | 71.9 | 12 | 101532 | 1634 | 368 | Y | 46 | 37 |  |  | B56702 | 05 |  |  |  | 고승만 | 2 |  |  | Y |  | Y |  | 108.65 | 13-1 | 0 | 214.92 | A |  | 1619 | 1 | 0.19 | 1560 | 1.23 | 69 | 37 | 316 | 5:16 | 18 | 16 | 0 | 0 |  | 0 | 0 |  | N2 | 2020-02-03 21:23 | 2020-02-03 21:43 | 20 | 2020-02-03 21:12 | 31 |  |  |  |  | Y | [8 empty] | 5 | 0 | 21.79 | [23 empty] | 0.26 | 0.26 | A | [9 empty] | 76 | 16 | 326 | 0 | 0 | 230 | 0 | 553 | 0 | 205 | 0 | 0 | 0 | 35
2020-02-03 | A56780 | 1 | 고탄소 | STB2 |  | Al 탈산 | B | 18 | 38 | 51300 | 78.85 | A | A | A |  | 1 | 1 |  | 1520 | 1534 | 5400 |  |  | 5400 | 63.82 | 10 | 84610 | 1571 |  | Y | 40 | 34 |  |  | A56777 |  |  |  |  | 정용태 | 3 |  | Y |  |  |  |  | 103.35 | 12-10 | 298.99 | 0 | A |  | 1571 | 3 | 0.23 | 1529 | 1.14 | 73 | 38 | 269 | 4:29 | 25 | 25 | 20 | 0 |  | 0 |  |  | AR | 2020-02-03 21:06 | 2020-02-03 21:38 | 32 | 2020-02-03 21:04 | 34 |  |  |  |  | Y |  |  |  | Y | [5 empty] | 221.54 | 0 | [20 empty] | 1.22 |  |  | 0.03 | 0 | A | [9 empty] | 0 | 21 | 276 | 0 | 0 | 0 | 0 | 297 | 0 | 299 | 0 | 0 | 0 | 9
2020-02-03 | C54277 | 3 | 저탄소 | SCM420HK | 연주종료 | Al 탈산 | T | 5 | 63 | 48750 | 89.32 | A | A | C |  | 1 |  | 1 | 1550 | 1607 | 5400 |  |  | 5400 | 93.61 | 21 | 57687 | 1653 |  | Y | 41 | 35 |  |  | C54274 | 05 |  |  |  | 도주용 | 2 |  | Y |  |  | Y | 4 | 92.25 | 11-4 | 4.38 | 161.12 | A |  | 1635 | 2 | 0.46 | 1578 | 1.54 | 70 | 35 | 436 | 7:16 | 13 | 13 | 0 | 0 |  | 0 | 12 |  | N2 | 2020-02-03 22:13 |  | 17 | 2020-02-03 22:01 | 30 |  |  |  |  | Y | [5 empty] | Y |  |  |  | 0 | 3.85 | [23 empty] | 0.01 | 0 | A | [9 empty] | 1083 | 387 | 41 | 95 | 0 | 0 | 0 | 602 | 0 | 301 | 0 | 0 | 0 | 0
2020-02-03 | B56706 | 2 | 중탄소 | SBMA75 | TUNDISH교체전 | Al 탈산 | B | 15 | 83 | 48000 | 83.32 | A | A |  | C | 1 |  | 1 | 1540 | 1547 | 5900 |  |  | 5900 | 58.11 | 12 | 101532 | 1625 |  | Y | 39 | 32 |  |  | B56703 | 05 |  |  |  | 고승만 | 2 |  |  | Y |  | Y |  | 99.4 | 11-7 | 0 | 286.04 | A |  | 1612 | 1 | 0.2 | 1565 | 1.31 | 74 | 36 | 387 | 6:27 | 16 | 17 | 0 | 0 |  | 0 | 0 |  | N2 | 2020-02-03 22:24 | 2020-02-03 22:48 | 24 | 2020-02-03 22:15 | 33 |  |  |  |  | Y | [8 empty] | 5 | 0 | 12.87 | [23 empty] | 0 | 0 | A | [9 empty] | 107 | 0 | 266 | 0 | 0 | 206 | 0 | 551 | 0 | 206 | 0 | 0 | 0 | 25
2020-02-03 | A56781 | 1 | 고탄소 | STB2 | TUNDISH교체전 | Al 탈산 | B | 36 | 33 | 52500 | 75.48 | A | A | C |  | 1 | 1 |  | 1520 | 1554 | 4900 |  |  | 4900 | 46.62 | 14 | 105095 | 1556 |  | Y | 41 | 34 |  |  | A56778 |  |  |  |  | 정용태 | 3 |  | Y |  |  |  |  | 108.4 | 13-7 | 235.44 | 0 | A |  | 1556 | 3 | 0.33 | 1518 | 1.12 | 62 | 31 | 278 | 4:38 | 25 | 25 | 21 | 0 |  | 0 |  |  | AR | 2020-02-03 22:21 | 2020-02-03 22:42 | 21 | 2020-02-03 22:20 | 22 | [14 empty] | 204.1 | 0 | [20 empty] | 1.22 |  |  | 2.38 | 0 | A | [9 empty] | 0 | 43 | 216 | 17 | 0 | 0 | 0 | 496 | 0 | 445 | 21 | 0 | 0 | 44
2020-02-03 | C54278 | 3 | 저탄소 | SCM420HK | 연주종료 | Al 탈산 | T | 22 | 80 | 48450 | 105.95 | A | C | C |  | 1 |  | 1 | 1550 | 1588 | 8000 |  |  | 8000 | 72.81 | 40 | 109880 | 1631 |  | Y | 47 | 40 | [15 empty] | 105.45 | 12-4 | 0.63 | 24.64 | A |  | 1621 | 2 | 0.45 | 1565 | 1.4 | 57 | 30 | 380 | 6:20 | 13 | 13 | 0 | 0 |  | 0 | 19 |  | N2 | 2020-02-03 23:37 |  | 4 | 2020-02-03 23:18 | 23 |  |  |  |  | Y | [5 empty] | Y |  |  |  | 2.14 | 5.32 | [23 empty] | 0.14 | 0 | A | [9 empty] | 448 | 1274 | 0 | 446 | 0 | 0 | 0 | 610 | 0 | 299 | 0 | 0 | 0 | 45 |  |  | 5
2020-02-03 | A56782 | 1 | 중탄소 | 42CRMO4MS | TUNDISH교체 | Al 탈산 | B | 38 | 35 | 51400 | 90.03 | C | C | C |  | 1 | 1 |  | 1530 | 1540 | 6900 |  |  | 6900 | 78.84 | 10 | 87520 | 1622 |  | Y | 43 | 38 | [7 empty] | 박안희 | 2 |  | Y |  |  |  |  | 96.7 | 12-4 | 384.1 | 0 | A |  | 1622 | 3 | 0.22 | 1572 | 1.09 | 79 | 25 | 301 | 5:01 | 25 | 25 | 22 | 0 |  | 0 |  |  | AR | 2020-02-03 23:39 | 2020-02-04 00:18 | 39 | 2020-02-03 23:38 | 40 | [14 empty] | 240.07 | 0 | [19 empty] | 2.19 |  |  |  | 4.32 | 0 | A | [9 empty] | 1508 | 38 | 821 | 30 | 0 | 0 | 0 | 453 | 0 | 397 | 0 | 0 | 0 | 46 |  |  |  |  | 1
2020-02-03 | B56707 | 2 | 중탄소 | AE4130M6 | TUNDISH교체 | Al 탈산 | B | 16 | 71 | 47800 | 107.85 | C | C |  | C | 1 |  | 1 | 1540 | 1535 | 9800 |  |  | 9800 | 100.16 | 12 | 97848 | 1645 |  | Y | 54 | 48 | [7 empty] | 고승만 | 2 |  |  |  |  | Y |  | 101.9 | 12-2 | 355.24 | 0 | A |  | 1652 | 1 | 0.2 | 1592 | 1.13 | 89 | 46 | 406 | 6:46 | 18 | 20 | 0 | 0 |  | 0 | 0 |  | N2 | 2020-02-04 00:04 | 2020-02-04 00:23 | 19 | 2020-02-03 23:56 | 27 |  |  |  |  | Y | [8 empty] | 4.5 | 10.78 | 0 | [19 empty] | 2.93 | 2.65 |  |  | 0.06 | 0.06 | A | [9 empty] | 1288 | 0 | 158 | 0 | 0 | 246 | 0 | 1111 | 0 | 205 | 0 | 0 | 0 | 17 |  |  | 12 |  | 1
2020-02-03 | C54279 | 3 | 저탄소 | SCM420HK | TUNDISH교체전 | Al 탈산 | T | 37 | 35 | 51600 | 101.58 | C | C | C |  | 1 |  | 1 | 1550 | 1568 | 7100 |  |  | 7100 | 68.02 | 38 | 104386 | 1645 | 370 | Y | 43 | 37 | [8 empty] | 2 |  |  |  |  | Y |  | 109.4 | 13-7 | 0.3 | 173.08 | A |  | 1626 | 2 | 0.46 | 1569 | 1.5 | 61 | 33 | 436 | 7:16 | 13 | 13 | 0 | 0 |  | 0 | 21 |  | N2 | 2020-02-04 00:53 |  | 5 | 2020-02-04 00:32 | 26 |  |  |  |  | Y | [5 empty] | Y |  |  |  | 6.77 | 0 | [23 empty] | 0.01 | 0 | B | [9 empty] | 1242 | 605 | 57 | 1026 | 0 | 0 | 0 | 394 | 0 | 200 | 0 | 0 | 0 | 24 |  |  | 5
2020-02-03 | B56708 | 2 | 중탄소 | AE4130M6 |  | Al 탈산 | B | 32 | 84 | 47200 | 125.55 | C | C |  | C | 1 |  | 1 | 1540 | 1554 | 7800 |  |  | 7800 | 79.94 | 12 | 97572 | 1657 |  | Y | 42 | 38 | [7 empty] | 고승만 | 2 |  |  |  |  | N |  | 103.9 | 12-1 | 240.53 | 0 | A |  | 1635 | 1 | 0.46 | 1573 | 1.3 | 70 | 36 | 313 | 5:13 | 18 | 19 | 0 | 0 |  | 0 | 0 |  | N2 | 2020-02-04 01:34 | 2020-02-04 01:27 | -8 | 2020-02-04 00:50 | 37 |  |  |  |  | Y | [8 empty] | 4.3 | 13.4 | 0 | [19 empty] | 2.21 |  |  |  | 0.13 | 0.13 | A | [9 empty] | 1356 | 0 | 171 | 0 | 0 | 247 | 0 | 705 | 0 | 201 | 0 | 0 | 0 | 28
2020-02-03 | A56783 | 1 | 중탄소 | 42CRMO4MS |  | Al 탈산 | B | 30 | 47 | 51500 | 89.73 | C | C | C |  | 1 | 1 |  | 1530 | 1545 | 6700 |  |  | 6700 | 76.55 | 10 | 87520 | 1596 |  | Y | 43 | 36 | [7 empty] | 박안희 | 3 |  | Y |  |  |  |  | 108.9 | 13-4 | 202.53 | 0 | A |  | 1596 | 3 | 0.23 | 1553 | 0.91 | 60 | 27 | 256 | 4:16 | 25 | 25 | 23 | 0 |  | 0 |  |  | AR | 2020-02-04 01:04 | 2020-02-04 01:21 | 17 | 2020-02-04 01:03 | 18 | [14 empty] | 259.54 | 0 | [20 empty] | 1.26 |  |  | 6.31 | 0 | A | [9 empty] | 1632 | 19 | 897 | 23 | 0 | 0 | 0 | 496 | 0 | 449 | 0 | 0 | 0 | 44
2020-02-03 | C54280 | 3 | 중탄소 | AE4130M6 |  | Al 탈산 | B | 1 | 82 | 47950 | 99.37 | C | C | C |  | 1 |  | 1 | 1535 | 1524 | 8390 |  |  | 8390 | 85.99 | 12 | 97572 | 1622 |  | Y | 47 | 45 | [8 empty] | 2 |  |  |  |  | Y |  | 105.8 | 12-4 | 260.29 | 0 | A |  | 1620 | 2 | 0.45 | 1570 | 1.14 | 67 | 24 | 347 | 5:47 | 18 | 18 | 0 | 0 |  | 0 | 8 |  | N2 | 2020-02-04 01:54 | 2020-02-04 02:33 | 39 | 2020-02-04 01:46 | 47 |  |  |  |  | Y | [5 empty] | N |  |  |  | 7.09 | 0 | [20 empty] | 1.36 |  |  | 0 | 0 | A | [9 empty] | 1417 | 0 | 379 | 0 | 0 | 0 | 0 | 938 | 0 | 200 | 204 | 0 | 0 | 47 |  |  | 14
2020-02-03 | A56784 | 1 | 중탄소 | 42CRMO4MS |  | Al 탈산 | B | 18 | 39 | 50900 | 83.35 | C | C | C |  | 1 | 1 |  | 1530 | 1557 | 6000 |  |  | 6000 | 57.13 | 12 | 105024 | 1595 |  | Y | 41 | 34 | [7 empty] | 박안희 | 2 |  | Y |  |  |  |  | 105.4 | 13-2 | 232.28 | 0 | A |  | 1595 | 3 | 0.22 | 1550 | 1.07 | 57 | 22 | 258 | 4:18 | 25 | 25 | 24 | 0 |  | 0 |  |  | AR | 2020-02-04 02:08 | 2020-02-04 02:31 | 22 | 2020-02-04 02:07 | 23 | [14 empty] | 218.04 | 0 | [23 empty] | 7.87 | 0 | A | [9 empty] | 1542 | 21 | 833 | 24 | 0 | 0 | 0 | 768 | 0 | 483 | 0 | 0 | 0 | 23
2020-02-03 | B56709 | 2 | 중탄소 | AE4130M6 |  | Al 탈산 | B | 21 | 60 | 48800 | 104.75 | C | C |  | C | 1 |  | 1 | 1540 | 1526 | 9200 |  |  | 9200 | 94.29 | 12 | 97572 | 1644 |  | Y | 53 | 43 |  |  | B56707 | 05 |  |  |  | 고승만 | 2 |  |  | Y |  | Y |  | 103.3 | 12-5 | 252.87 | 0 | A |  | 1620 | 1 | 0.39 | 1557 | 1.28 | 54 | 16 | 484 | 8:04 | 18 | 18 | 0 | 0 |  | 0 | 0 |  | N2 | 2020-02-04 03:17 | 2020-02-04 03:41 | 24 | 2020-02-04 03:07 | 34 |  |  |  |  | Y | [8 empty] | 4.8 | 10.97 | 0 | [20 empty] | 1.36 |  |  | 0.06 | 0.06 | A | [9 empty] | 1251 | 0 | 41 | 0 | 0 | 210 | 0 | 1301 | 0 | 362 | 0 | 0 | 0 | 38 |  |  | 9
2020-02-03 | C54281 | 3 | 저탄소 | SCM415C2 |  | Al 탈산 | I | 5 | 64 | 47950 | 90.73 | C | C | C |  | 1 |  | 1 | 1560 | 1595 | 6700 |  |  | 6700 | 67.68 | 30 | 99000 | 1659 |  | INGOT | 42 | 35 | [13 empty] | Y |  | 107.85 | 12-9 | 241.04 | 0 | A |  | 1652 | 2 | 0.44 | 1596 | 1.4 | 80 |  | 310 | 5:10 | 18 | 20 | 0 | 0 |  | 0 | 9 |  | N2 | 2020-02-04 03:09 |  | 18 | 2020-02-04 03:00 | [5 empty] | Y | [5 empty] | N |  |  |  | 8.49 | 0 | [18 empty] | 1.3 |  |  |  |  | 0.01 | 0 | A | [9 empty] | 775 | 599 | 58 | 95 | 0 | 0 | 0 | 574 | 0 | 200 | 0 | 0 | 0 | 13
2020-02-03 | A56785 | 1 | 중탄소 | 42CRMO4MS |  | Al 탈산 | B | 36 | 34 | 53300 | 90.92 | C | C | C |  | 1 | 1 |  | 1530 | 1529 | 7100 |  |  | 7100 | 67.6 | 12 | 105024 | 1599 | 1077 | Y | 45 | 39 | [7 empty] | 박안희 | 2 |  | Y |  |  |  |  | 99.95 | 12-7 | 410.08 | 0 | A |  | 1599 | 3 | 0.21 | 1555 | 1 | 62 | 28 | 250 | 4:10 | 25 | 25 | 25 | 0 |  | 0 |  |  | AR | 2020-02-04 03:20 | 2020-02-04 03:37 | 17 | 2020-02-04 03:18 | 19 | [14 empty] | 185.77 | 0 | [23 empty] | 0.01 | 0 | A | [9 empty] | 1553 | 17 | 221 | 15 | 0 | 0 | 0 | 599 | 0 | 546 | 0 | 0 | 0 | 17
2020-02-03 | B56710 | 2 | 중탄소 | AE4130M6 |  | Al 탈산 | B | 15 | 84 | 47650 | 107.98 | C | C |  | C | 1 |  | 1 | 1540 | 1547 | 8800 |  |  | 8800 | 90.19 | 12 | 97572 | 1635 |  | Y | 54 | 42 |  |  | B56708 | 05 |  |  |  | 고승만 | 2 |  |  | Y |  | Y |  | 105.05 | 12-2 | 330.22 | 0 | A |  | 1637 | 1 | 0.54 | 1569 | 1.4 | 66 | 28 | 283 | 4:43 | 18 | 20 | 0 | 0 |  | 0 | 0 |  | N2 | 2020-02-04 04:27 | 2020-02-04 04:44 | 17 | 2020-02-04 04:12 | 32 |  |  |  |  | Y | [8 empty] | 5 | 12.19 | 0 | [20 empty] | 1.16 |  |  | 0.07 | 0.07 | A | [9 empty] | 1231 | 0 | 161 | 0 | 0 | 267 | 0 | 701 | 0 | 207 | 0 | 0 | 0 | 0 |  |  | 14
2020-02-03 | C54282 | 3 | 중탄소 | SCM440I |  | Al 탈산 | I | 22 | 81 | 48350 | 82.73 | C | C | C |  | 1 |  | 1 | 1560 | 1564 | 6500 |  |  | 6500 | 69.74 | 4 | 93200 | 1631 |  | INGOT | 43 | 36 | [15 empty] | 99.5 | 11-8 | 211.35 | 0 | A |  | 1627 | 2 | 0.43 | 1573 | 1.64 | 78 |  | 350 | 5:50 | 20 | 20 | 0 | 0 |  | 0 | 7 |  | AR | 2020-02-04 04:17 |  | 15 | 2020-02-04 04:11 | [5 empty] | Y | [5 empty] | N |  |  |  | 8.91 | 0 | [18 empty] | 1.2 |  |  |  |  | 0.85 | 0 | A | [9 empty] | 1253 | 0 | 56 | 0 | 0 | 0 | 0 | 400 | 0 | 200 | 0 | 0 | 0 | 21
2020-02-03 | A56786 | 1 | 중탄소 | 42CRMO4MS |  | Al 탈산 | B | 38 | 36 | 52400 | 80.07 | C | C | C |  | 1 | 1 |  | 1530 | 1523 | 7000 |  |  | 7000 | 79.98 | 10 | 87520 | 1597 |  | Y | 42 | 37 | [7 empty] | 박안희 | 3 |  | Y |  |  |  |  | 97.65 | 12-4 | 363.46 | 0 | A |  | 1597 | 3 | 0.21 | 1560 | 0.97 | 67 | 31 | 248 | 4:08 | 25 | 25 | 26 | 0 |  | 0 |  |  | AR | 2020-02-04 04:28 | 2020-02-04 04:52 | 23 | 2020-02-04 04:27 | 25 |  |  |  |  | Y | [9 empty] | 135.43 | 0 | [23 empty] | 1.37 | 0 | A | [9 empty] | 1454 | 16 | 758 | 22 | 0 | 0 | 0 | 598 | 0 | 550 | 0 | 0 | 0 | 39
2020-02-03 | B56711 | 2 | 중탄소 | AE4130M6 |  | Al 탈산 | B | 16 | 72 | 47700 | 109.87 | C | C |  | C | 1 |  | 1 | 1540 | 1534 | 9300 |  |  | 9300 | 95.31 | 12 | 97572 | 1655 | 360 | Y | 58 | 46 | C54281 인코트 잔강 6톤 받음 |  | C54280 | 05 |  |  |  | 고승만 | 2 |  |  | Y |  | Y |  | 112 | 13-1 | 282.51 | 0 | A |  | 1645 | 1 | 0.74 | 1584 | 1.32 | 81 | 42 | 288 | 4:48 | 18 | 20 | 0 | 0 | 40 | 0 | 0 |  | N2 | 2020-02-04 05:37 | 2020-02-04 05:45 | 8 | 2020-02-04 05:26 | 19 |  |  |  |  | Y | [8 empty] | 4 | 15.7 | 0 | [20 empty] | 1.26 |  |  | 0.09 | 0.09 | A | [9 empty] | 1222 | 0 | 114 | 0 | 0 | 224 | 0 | 697 | 0 | 204 | 0 | 0 | 0 | 36 |  |  | 14
2020-02-03 | C54283 | 3 | 고탄소 | SM55CS1 | 연주시작 | Si 탈산 | T | 37 | 36 | 51800 | 96.9 | C | C | C |  | 1 |  | 1 | 1530 | 1542 | 7800 |  |  | 7800 | 78.87 | 36 | 98892 | 1632 |  | Y | 51 | 49 | [8 empty] | 2 |  |  |  |  | Y |  | 98.75 | 12-6 | 295.35 | 0 | A |  | 1619 | 2 | 0.57 | 1577 | 1.17 | 91 | 39 | 408 | 6:48 | 10 | 10 | 0 | 0 |  | 0 | 10 |  | AR | 2020-02-04 05:36 |  | 30 | 2020-02-04 05:26 | 40 |  |  |  |  | Y | [5 empty] | N |  |  |  | 7.09 | 0 | [23 empty] | 0.85 | 0 | A | [9 empty] | 0 | 0 | 477 | 0 | 0 | 0 | 0 | 899 | 0 | 0 | 0 | 0 | 0 | 24 |  |  |  |  | 1
2020-02-03 | A56787 | 1 | 중탄소 | 42CRMO4MS |  | Al 탈산 | B | 30 | 48 | 51900 | 83.28 | C | C | C |  | 1 | 1 |  | 1530 | 1530 | 7300 |  |  | 7300 | 69.51 | 12 | 105024 | 1591 |  | Y | 45 | 40 | [7 empty] | 박안희 | 2 |  | Y |  |  |  |  | 108.85 | 13-3 | 233.56 | 0 | A |  | 1591 | 3 | 0.23 | 1555 | 0.92 | 62 | 27 | 254 | 4:14 | 25 | 26 | 27 | 0 |  | 0 |  |  | AR | 2020-02-04 05:45 | 2020-02-04 05:58 | 13 | 2020-02-04 05:45 | 13 |  |  |  |  | Y | [9 empty] | 214.73 | 0 | [23 empty] | 3.15 | 0 | A | [9 empty] | 1672 | 23 | 893 | 23 | 0 | 0 | 0 | 599 | 0 | 552 | 0 | 0 | 0 | 34
2020-02-03 | B56712 | 2 | 중탄소 | AE4130M6 |  | Al 탈산 | B | 32 | 85 | 46800 | 106.8 | C | C |  | D | 1 |  | 1 | 1540 | 1527 | 9500 |  |  | 9500 | 97.36 | 12 | 97572 | 1635 |  | Y | 59 | 43 | C54282 인코트 잔강 5 톤 받음 |  | B56709 | 05 |  |  |  | 고승만 | 2 |  |  | Y |  | Y |  | 106.8 | 12-4 | 353.38 | 0 | A |  | 1638 | 1 | 0.38 | 1578 | 0 | 75 | 43 | 293 | 4:53 | 18 | 20 | 0 | 0 |  | 0 | 0 |  | N2 | 2020-02-04 06:47 | 2020-02-04 06:55 | 8 | 2020-02-04 06:37 | 18 | [14 empty] | 20.78 | 0 | [20 empty] | 0.87 |  |  | 0.08 | 0.08 | A | [9 empty] | 1259 | 0 | 120 | 0 | 0 | 218 | 0 | 500 | 0 | 204 | 0 | 0 | 0 | 20 |  |  | 12
2020-02-03 | C54284 | 3 | 고탄소 | SM55CS1 | TUNDISH교체전 | Si 탈산 | T | 1 | 83 | 47950 | 86.5 | C | C | D |  | 1 |  | 1 | 1530 | 1551 | 5600 |  |  | 5600 | 67.95 | 30 | 82410 | 1632 |  | Y | 41 | 31 | [8 empty] | 2 | [6 empty] | 90.7 | 10-9 | 237.28 | 0 | A |  | 1614 | 2 | 0.67 | 1565 | 1.88 | 79 | 36 | 441 | 7:21 | 10 | 10 | 0 | 0 |  | 0 | 10 |  | AR | 2020-02-04 06:38 |  | 29 | 2020-02-04 06:19 | 48 |  |  |  |  | Y | [5 empty] | N |  |  |  | 55.83 | 0 | [23 empty] | 15.21 | 0.04 | A | [9 empty] | 0 | 0 | 378 | 0 | 0 | 0 | 0 | 632 | 0 | 0 | 0 | 0 | 0 | 8
2020-02-03 | A56788 | 1 | 중탄소 | 42CRMO4MS |  | Al 탈산 | B | 18 | 40 | 51300 | 82.88 | C | D | D |  | 1 | 1 |  | 1530 | 1530 | 7000 |  |  | 7000 | 66.65 | 12 | 105024 | 1608 |  | Y | 47 | 36 | [7 empty] | 박안희 | 2 |  | Y |  |  |  |  | 103.85 | 12-10 | 296.03 | 0 | A |  | 1608 | 3 | 0.23 | 1567 | 1.11 | 74 | 30 | 258 | 4:18 | 25 | 25 | 28 | 0 |  | 0 |  |  | AR | 2020-02-04 06:48 | 2020-02-04 07:21 | 34 | 2020-02-04 06:48 | 34 |  |  |  |  | Y | [9 empty] | 249.9 | 0 | [20 empty] | 1.11 |  |  | 4.32 | 0 | A | [9 empty] | 1483 | 0 | 206 | 28 | 0 | 0 | 0 | 563 | 0 | 483 | 0 | 0 | 0 | 21
2020-02-04 | B56713 | 2 | 중탄소 | AE4130M6 |  | Al 탈산 | B | 21 | 61 | 48500 | 98.88 | D | D |  | D | 1 |  | 1 | 1540 | 1536 | 6900 |  |  | 6900 | 84.86 | 10 | 81310 | 1645 |  | Y | 47 | 33 |  |  | B56710 | 05 |  |  |  | 김익규 | 3 |  |  | Y |  | Y |  | 88.1 | 10-10 | 117.42 | 0 | A |  | 1628 | 1 | 0.34 | 1566 | 0 | 63 | 35 | 398 | 6:38 | 18 | 20 | 0 | 0 |  | 0 | 0 |  | N2 | 2020-02-04 07:51 | 2020-02-04 08:05 | 14 | 2020-02-04 07:39 | 25 |  |  |  |  | Y | [8 empty] | 6 | 13.14 | 0 | [20 empty] | 0.8 |  |  | 0.13 | 0.13 | A | [9 empty] | 743 | 329 | 88 | 0 | 0 | 211 | 0 | 631 | 0 | 207 | 0 | 0 | 0 | 10 |  |  | 7
2020-02-04 | A56789 | 1 | 중탄소 | 42CRMO4MS |  | Al 탈산 | B | 36 | 35 | 51000 | 88.6 | D | D | D |  | 1 | 1 |  | 1530 | 1510 | 7000 |  |  | 7000 | 79.98 | 10 | 87520 | 1607 |  | Y | 50 | 35 | [7 empty] | 김덕진 | 2 |  | Y |  |  |  |  | 0 | 10-1 | 259.91 | 0 | A |  | 1607 | 3 | 0.24 | 1549 | 1.53 | 56 | 25 | 250 | 4:10 | 25 | 25 | 29 | 0 |  | 0 |  |  | AR | 2020-02-04 08:17 | 2020-02-04 08:33 | 15 | 2020-02-04 08:16 | 16 |  |  |  |  | Y | [9 empty] | 289.95 | 0 | [23 empty] | 7.56 | 0 | A | [9 empty] | 1549 | 0 | 104 | 9 | 0 | 0 | 0 | 296 | 0 | 196 | 0 | 0 | 0 | 19
2020-02-04 | B56714 | 2 | 중탄소 | AE4130M6 |  | Al 탈산 | B | 15 | 85 | 48050 |  | D | D |  |  | 1 |  | 1 | 1540 | 1534 | 7700 |  |  | 7700 | 78.23 | 12 | 98424 | 1647 |  | Y | 45 | 38 |  |  | B56711 | 05 |  |  |  | 김익규 | 3 |  |  | Y |  | Y |  | 100.15 | 11-8 | 237.03 | 0 | A |  |  | 1 |  |  | 0 |  | 30 |  | : | 18 |  |  |  |  | 0 |  |  | N2 |  | 2020-02-04 09:01 | [39 empty] | 0.64 |  |  |  |  | A | [9 empty] | 1241 | 0 | 27 | 0 | 0 | 214 | 0 | 767 | 0 | 0 | 0 | 0 | 0 | 21
2020-02-04 | A56790 | 1 | 중탄소 | 42CRMO4MS |  | Al 탈산 | B | 38 | 37 | 50400 | 75.88 | D |  | D |  | 1 | 1 |  | 1530 |  | 5700 |  |  | 5700 | 54.27 | 12 | 105024 |  |  | Y |  | 0 | [7 empty] | 김덕진 | 2 |  | Y |  |  |  |  | 0 | 10-1 |  |  | A |  | 1598 | 3 | 0.23 | 1560 | 1.12 | 67 | 29 | 238 | 3:58 | 25 | 25 | 30 | 0 |  | 0 |  |  | AR | 2020-02-04 09:09 | 2020-02-04 09:39 | 30 | 2020-02-04 09:07 | 32 | [14 empty] | 255.79 | 0 | [23 empty] | 0 | 0 | A | [9 empty] | 1459 | 0 | 0 | 210 | 0 | 0 | 0 | 298 | 0 | 196 | 0 | 0 | 0 | 0
2020-02-04 | B56715 | 2 | 중탄소 | AE4130M6 |  | Al 탈산 | B | 22 | 82 | 47400 | 106.78 | D | D | D |  | 1 |  | 1 | 1540 | 1545 | 8700 |  |  | 8700 | 88.39 | 12 | 98424 | 1605 |  | Y | 53 | 43 |  |  | B56712 | 05 |  |  |  | 김익규 | 2 |  |  | Y |  | N |  | 106.2 | 12-4 | 0 | 0 | A |  | 1628 | 2 | 0.44 | 1567 | 1.56 | 64 | 28 | 341 | 5:41 | 18 | 18 | 0 | 0 |  | 0 | 10 |  | N2 | 2020-02-04 10:04 | 2020-02-04 10:15 | 11 | 2020-02-04 09:49 | 26 |  |  |  |  | Y | [5 empty] | N |  |  |  | 16.42 | 0 | [20 empty] | 0.89 |  |  | 0.03 | 0 | A | [9 empty] | 142 | 0 | 187 | 0 | 0 | 205 | 0 | 885 | 0 | 0 | 0 | 0 | 0 | 5 |  |  | 7
2020-02-04 | A56791 | 1 | 중탄소 | 42CRMO4MS |  | Al 탈산 | B | 30 | 49 | 50000 | 80.5 | D | D | D |  | 1 | 1 |  | 1530 | 1575 | 5600 |  |  | 5600 | 53.32 | 12 | 105024 | 1604 |  | Y | 40 | 34 | [7 empty] | 김덕진 | 2 |  | Y |  |  |  |  | 107.65 | 13-2 | 244.8 | 0 | A |  | 1604 | 3 | 0.22 | 1562 | 1.08 | 69 | 29 | 251 | 4:11 | 25 | 25 | 31 | 0 |  | 0 |  |  | AR | 2020-02-04 10:14 | 2020-02-04 10:46 | 32 | 2020-02-04 10:13 | 33 |  |  |  |  | Y | [9 empty] | 252.46 | 0 | [23 empty] | 1.2 | 0 | A | [9 empty] | 1552 | 0 | 743 | 25 | 0 | 0 | 0 | 297 | 0 | 196 | 0 | 0 | 0 | 36
2020-02-04 | B56716 | 2 | 중탄소 | AE4130M6 |  | Al 탈산 | B | 32 | 86 | 46500 | 103.87 | D | D | D |  | 1 |  | 1 | 1540 | 1555 | 7100 |  |  | 7100 | 72.77 | 12 | 97572 | 1447 |  | Y | 45 | 33 |  |  | B56713 | 05 |  |  |  | 김익규 | 2 |  |  | Y |  | N |  | 105.6 | 12-3 | 261.93 | 0 | A |  | 1624 | 2 | 0.44 | 1569 | 1.57 | 66 | 21 | 303 | 5:03 | 18 | 18 | 0 | 0 |  | 0 | 10 |  | N2 | 2020-02-04 11:06 | 2020-02-04 11:23 | 17 | 2020-02-04 10:43 | 41 |  |  |  |  | Y | [5 empty] | N |  |  |  | 5.13 | 0 | [20 empty] | 0.75 |  |  | 0.87 | 0 | A | [9 empty] | 1258 | 0 | 0 | 0 | 0 | 41 | 0 | 923 | 0 | 340 | 0 | 0 | 0 | 0 |  |  | 7
2020-02-04 | A56792 | 1 | 중탄소 | 42CRMO4MS |  | Al 탈산 | B | 18 | 41 | 50700 | 82.03 | D | D | D |  | 1 | 1 |  | 1530 | 1526 | 6500 |  |  | 6500 | 74.27 | 10 | 87520 | 1611 |  | Y | 43 | 34 | [7 empty] | 김덕진 | 2 |  | Y |  |  |  |  | 100.3 | 12-6 | 281.74 | 0 | A |  | 1611 | 3 | 0.22 | 1566 | 1.18 | 73 | 30 | 250 | 4:10 | 25 | 25 | 32 | 0 |  | 0 |  |  | AR | 2020-02-04 11:26 | 2020-02-04 12:00 | 34 | 2020-02-04 11:24 | 36 |  |  |  |  | Y | [9 empty] | 241.32 | 0 | [23 empty] | 0 | 0 | A | [9 empty] | 1549 | 0 | 501 | 10 | 0 | 0 | 0 | 296 | 0 | 197 | 0 | 0 | 0 | 34
2020-02-04 | B56717 | 2 | 중탄소 | AE4130M6 | TUNDISH교체전 | Al 탈산 | B | 1 | 84 | 47750 | 100.28 | D | D | D |  | 1 |  | 1 | 1540 | 1554 | 8000 |  |  | 8000 | 76.97 | 13 | 103930 | 1624 |  | Y | 50 | 37 |  |  | B56714 | 05 |  |  |  | 김익규 | 3 |  |  | Y |  | N |  | 104.85 | 12-2 | 96.92 | 0 | A |  | 1613 | 2 | 0.47 | 1561 | 1.53 | 58 | 0 | 307 | 5:07 | 18 | 18 | 0 | 0 |  | 0 | 10 |  | N2 | 2020-02-04 12:02 | 2020-02-04 12:29 | 27 | 2020-02-04 11:46 | 43 |  |  |  |  | Y | [5 empty] | N |  |  |  | 5.53 | 0 | [20 empty] | 0.88 |  |  | 0.37 | 0 | B | [9 empty] | 1385 | 0 | 0 | 0 | 0 | 167 | 0 | 1274 | 0 | 204 | 0 | 0 | 0 | 31 |  |  | 5
2020-02-04 | A56793 | 1 | 중탄소 | 42CRMO4MS |  | Al 탈산 | B | 36 | 36 | 50000 | 84.45 | D | D | D |  | 1 | 1 |  | 1530 | 1548 | 5000 |  |  | 5000 | 57.13 | 10 | 87520 | 1599 |  | Y | 48 | 26 | [7 empty] | 김덕진 | 2 |  |  | Y |  |  |  | 105.75 | 13-3 | 175.46 | 0 | A |  | 1599 | 3 | 0.23 | 1559 | 1.11 | 66 | 26 | 242 | 4:02 | 25 | 25 | 33 | 0 |  | 0 |  |  | AR | 2020-02-04 12:21 | 2020-02-04 13:03 | 42 | 2020-02-04 12:20 | 43 |  |  |  |  | Y | [9 empty] | 236.51 | 0 | [23 empty] | 0.98 | 0 | A | [9 empty] | 1460 | 0 | 549 | 21 | 0 | 0 | 0 | 449 | 0 | 197 | 53 | 0 | 0 | 4
2020-02-04 | B56718 | 2 | 저탄소 | AE5124H | TUNDISH교체 | Al 탈산 | B | 15 | 86 | 47350 | 113.18 | D | D | D |  | 1 |  | 1 | 1555 | 1594 | 8200 |  |  | 8200 | 88.1 | 11 | 93071 | 1664 |  | Y | 52 | 40 |  |  | B56715 | 05 |  |  |  | 김익규 | 3 |  |  | Y |  | Y |  | 99.15 | 11-7 | 0 | 341.95 | A |  | 1652 | 2 | 0.44 | 1595 | 1.54 | 87 | 26 | 397 | 6:37 | 16 | 16 | 0 | 0 |  | 0 | 10 |  | N2 | 2020-02-04 13:14 | 2020-02-04 13:59 | 45 | 2020-02-04 12:49 | 70 |  |  |  |  | Y | [5 empty] | N |  |  |  | 0.61 | 1.99 | [19 empty] | 2.01 |  |  |  | 0 | 0.42 | A | [9 empty] | 897 | 28 | 0 | 41 | 0 | 202 | 0 | 1370 | 0 | 338 | 0 | 0 | 0 | 0 |  |  | 9 |  | 1
2020-02-04 | A56794 | 1 | 중탄소 | 42CRMO4MS |  | Al 탈산 | B | 38 | 38 | 50400 | 90.95 | D | D | D |  | 1 | 1 |  | 1530 | 1514 | 6400 |  |  | 6400 | 73.13 | 10 | 87520 | 1593 |  | Y | 52 | 34 | [7 empty] | 차승주 | 2 |  |  | Y |  |  |  | 103.05 | 12-10 | 305.19 | 0 | A |  | 1593 | 3 | 0.22 | 1552 | 1.11 | 59 | 24 | 248 | 4:08 | 25 | 25 | 34 | 0 |  | 0 |  |  | AR | 2020-02-04 13:43 | 2020-02-04 14:13 | 30 | 2020-02-04 13:41 | 32 |  |  |  |  | Y |  |  |  | Y | [5 empty] | 217.32 | 0 | [20 empty] | 1.13 |  |  | 0.02 | 0 | A | [9 empty] | 1621 | 0 | 872 | 15 | 0 | 0 | 0 | 296 | 0 | 198 | 0 | 0 | 0 | 45
2020-02-04 | B56719 | 2 | 저탄소 | AE5124H |  | Al 탈산 | B | 22 | 83 | 47700 | 111.95 | D | D | B |  | 1 |  | 1 | 1555 | 1596 | 7000 |  |  | 7000 | 75.21 | 11 | 93071 | 1615 |  | Y | 47 | 38 |  |  | B56716 | 05 |  |  |  | 김익규 | 3 |  |  | Y |  | Y |  | 103.3 | 12-1 | 0.04 | 292.82 | A |  | 1639 | 2 | 0.47 | 1578 | 1.69 | 70 | 30 | 333 | 5:33 | 16 | 16 | 0 | 0 |  | 0 | 15 |  | N2 | 2020-02-04 14:16 | 2020-02-04 14:55 | 39 | 2020-02-04 13:54 | 62 |  |  |  |  | Y | [5 empty] | N |  |  |  | 0 | 6.04 | [23 empty] | 0 | 0.65 | A | [9 empty] | 791 | 291 | 105 | 46 | 0 | 220 | 0 | 609 | 0 | 0 | 0 | 0 | 0 | 0 |  |  | 5
2020-02-04 | A56795 | 1 | 중탄소 | 42CRMO4MS | TUNDISH교체전 | Al 탈산 | B | 30 | 50 | 49900 | 80.83 | D | B | B |  | 1 | 1 |  | 1530 | 1502 | 6500 |  |  | 6500 | 71.09 | 12 | 91431 | 1589 |  | Y | 41 | 34 | [7 empty] | 김덕진 | 2 |  | Y |  |  |  |  | 102.55 | 12-7 | 295.64 | 0 | A |  | 1591 | 3 | 0.21 | 1555 | 0.95 | 62 | 24 | 247 | 4:07 | 25 | 25 | 35 | 0 |  | 0 |  |  | AR | 2020-02-04 14:48 | 2020-02-04 15:18 | 29 | 2020-02-04 14:46 | 32 |  |  |  |  | Y |  |  |  | Y | [5 empty] | 183.1 | 0 | [23 empty] | 0 | 0 | A | [9 empty] | 833 | 561 | 0 | 13 | 0 | 0 | 0 | 450 | 0 | 199 | 0 | 0 | 0 | 0
2020-02-04 | B56720 | 2 | 저탄소 | AE5124H |  | Al 탈산 | B | 21 | 62 | 48500 | 115.13 | D | B | B |  | 1 |  | 1 | 1555 | 1607 | 7700 |  |  | 7700 | 151.68 | 6 | 50766 | 1657 |  | Y | 54 | 39 |  |  | B56717 | 05 |  |  |  | 김익규 | 3 |  |  | Y |  | Y |  | 99.9 | 12-2 | 0 | 243.87 | A |  | 1642 | 2 | 0.46 | 1586 | 1.24 | 78 | 27 | 485 | 8:05 | 16 | 16 | 0 | 0 |  | 0 | 10 |  | N2 | 2020-02-04 15:26 | 2020-02-04 15:55 | 30 | 2020-02-04 15:09 | 47 |  |  |  |  | Y | [5 empty] | N |  |  |  | 0 | 7.09 | [23 empty] | 0 | 0.65 | A |  |  | 13.627 | 20.183 | 55.78 | 0.123 | 4.093 | 2.763 | 1604.99 | 1041 | 0 | 35 | 0 | 0 | 263 | 0 | 1076 | 0 | 0 | 0 | 0 | 0 | 0 |  |  | 5
2020-02-04 | A56796 | 1 | 저탄소 | BP-SCR420HC | TUNDISH교체 | Al 탈산 | B | 18 | 42 | 51000 | 96.93 | B | B | B |  | 1 | 1 |  | 1540 | 1578 | 6600 |  |  | 6600 | 78 | 10 | 84610 | 1649 |  | Y | 51 | 38 | [7 empty] | 이호남 | 2 |  |  | Y |  |  |  | 104 | 12-10 | 0 | 316.81 | A |  | 1653 | 3 | 0.25 | 1605 | 1.09 | 94 | 39 | 279 | 4:39 | 16 | 18 | 36 | 0 |  | 0 |  |  | N2 | 2020-02-04 15:59 | 2020-02-04 16:42 | 44 | 2020-02-04 15:57 | 46 |  |  |  |  | Y |  |  |  | Y | [5 empty] | 0 | 297.42 | [19 empty] | 1.84 |  |  |  | 4.4 | 0 | A | [9 empty] | 1187 | 281 | 0 | 51 | 0 | 0 | 0 | 495 | 0 | 297 | 0 | 0 | 0 | 0 |  |  | 11 |  | 1
2020-02-04 | B56721 | 2 | 저탄소 | AE5124H |  | Al 탈산 | B | 16 | 73 | 48600 | 100.23 | B | B | B |  | 1 |  | 1 | 1555 | 1525 | 9400 |  |  | 9400 | 222.2 | 5 | 42305 | 1666 |  | Y | 52 | 42 |  |  | B56718 | 05 |  |  |  | 임승수 | 2 |  |  |  |  | Y |  | 97.85 | 11-8 | 0.06 | 367.93 | A |  | 1586 | 2 | 0.46 | 1594 | -0.22 | 86 | 40 | 396 | 6:36 | 16 | 16 | 0 | 0 |  | 0 | 10 |  | N2 | 2020-02-04 16:39 | 2020-02-04 16:56 | 17 | 2020-02-04 16:26 | 29 |  |  |  |  | Y | [5 empty] | N |  |  |  | 0 | 7.8 | [23 empty] | 0 | 0.65 | A | [9 empty] | 968 | 116 | 286 | 0 | 0 | 258 | 0 | 848 | 0 | 0 | 0 | 0 | 0 | 16
2020-02-04 | A56797 | 1 | 저탄소 | BP-SCR420HC |  | Al 탈산 | B | 36 | 37 | 52200 | 69.2 | B | B | B |  | 1 | 1 |  | 1540 | 1534 | 5800 |  |  | 5800 | 68.55 | 10 | 84610 | 1631 |  | Y | 42 | 30 | [7 empty] | 이호남 | 2 |  | Y |  |  |  |  | 93 | 11-9 | 0 | 305.78 | A |  | 1630 | 3 | 0.25 | 1584 | 1.84 | 73 | 29 | 297 | 4:57 | 16 | 17 | 37 | 0 |  | 0 |  |  | N2 | 2020-02-04 16:49 | 2020-02-04 17:40 | 51 | 2020-02-04 16:47 | 53 |  |  |  |  | Y |  |  |  | Y | [5 empty] | 0 | 148.96 | [23 empty] | 2.92 | 0 | A | [9 empty] | 757 | 593 | 0 | 100 | 0 | 0 | 0 | 299 | 0 | 299 | 0 | 0 | 0 | 0 |  |  | 5
2020-02-04 | B56722 | 2 | 저탄소 | AE5124H | 연주종료 | Al 탈산 | B | 1 | 85 | 48150 | 95.77 | B | B |  | B | 1 |  | 1 | 1555 | 1566 | 8400 |  |  | 8400 | 165.47 | 6 | 50766 | 1665 |  | Y | 47 | 39 |  |  | B56719 | 05 |  |  |  | 임승수 | 2 |  |  |  |  | Y |  | 106.85 | 12-4 | 0 | 248.97 | A |  | 1652 | 1 | 0.19 | 1579 | 1.6 | 71 | 39 | 316 | 5:16 | 16 | 18 | 0 | 0 |  | 0 | 0 |  | N2 | 2020-02-04 17:39 | 2020-02-04 17:56 | 17 | 2020-02-04 17:30 | 26 | [14 empty] | 0 | 16.33 | [23 empty] | 0.12 | 0.12 | A | [9 empty] | 1009 | 0 | 219 | 60 | 0 | 258 | 0 | 852 | 0 | 0 | 0 | 0 | 0 | 13 |  |  | 5
2020-02-04 | A56798 | 1 | 저탄소 | BP-SCR420HC |  | Al 탈산 | B | 38 | 39 | 51300 | 87.72 | B | B | B |  | 1 | 1 |  | 1540 | 1538 | 6600 |  |  | 6600 | 65 | 12 | 101532 | 1631 |  | Y | 41 | 34 | [7 empty] | 이호남 | 2 |  | Y |  |  |  |  | 100.25 | 12-7 | 0 | 337.02 | A |  | 1629 | 3 | 0.26 | 1582 | 1.07 | 71 | 35 | 291 | 4:51 | 16 | 17 | 38 | 0 |  | 0 |  |  | N2 | 2020-02-04 18:09 | 2020-02-04 18:29 | 20 | 2020-02-04 18:06 | 23 |  |  |  |  | Y |  |  |  | Y | [5 empty] | 0 | 305 | [23 empty] | 3.82 | 0 | A | [9 empty] | 776 | 692 | 0 | 19 | 0 | 0 | 0 | 298 | 0 | 298 | 0 | 0 | 0 | 0 |  |  | 5
2020-02-04 | A56799 | 1 | 저탄소 | BP-SCR420HC |  | Al 탈산 | B | 30 | 51 | 50900 | 75.88 | B | B | B |  | 1 | 1 |  | 1540 | 1603 | 4800 |  |  | 4800 | 47.28 | 12 | 101532 | 1612 |  | Y | 42 | 27 | [7 empty] | 이호남 | 2 |  |  | Y | [5 empty] | 2.06 | 88.21 | A |  | 1615 | 3 | 0.24 | 1579 | 1.13 | 68 | 30 | 257 | 4:17 | 16 | 18 | 39 | 0 |  | 0 |  |  | N2 | 2020-02-04 18:55 | 2020-02-04 19:21 | 26 | 2020-02-04 18:53 | 28 | [8 empty] | Y | [5 empty] | 0 | 201.54 | [23 empty] | 0.01 | 0 | A | [9 empty] | 504 | 990 | 0 | 54 | 0 | 0 | 0 | 297 | 0 | 296 | 0 | 0 | 0 | 0 |  |  | 4
2020-02-04 | B56723 | 2 | 저탄소 | SCM415M1 |  | Al 탈산 | I | 22 | 84 | 47550 | 115.43 | B | B |  | B | 1 |  | 1 | 1560 | 1545 | 10000 |  |  | 10000 | 100 | 20 | 100000 | 1675 | 367 | INGOT | 62 | 45 |  |  | B56722 | 05 |  |  |  | 임승수 | [5 empty] | Y |  | 106.45 | 12-4 | 234.76 | 0 | A |  | 1650 | 1 | 0.14 | 1591 | 1.34 | 77 |  | 253 | 4:13 | 20 | 22 | 0 | 0 |  | 0 | 0 |  | N2 | 2020-02-04 20:20 |  | 16 | 2020-02-04 20:07 | [5 empty] | Y | [8 empty] | 5 | 13.25 | 0 | [18 empty] | 1 |  |  |  |  | 0.04 | 0.04 | A | [9 empty] | 843 | 496 | 41 | 0 | 0 | 223 | 0 | 1267 | 0 | 616 | 0 | 0 | 0 | 0
2020-02-04 | A56800 | 1 | 저탄소 | BP-SCR420HC |  | Al 탈산 | B | 18 | 43 | 51400 | 82.37 | B | B | B |  | 1 | 1 |  | 1540 | 1593 | 4800 |  |  | 4800 | 56.73 | 10 | 84610 | 1615 |  | Y | 46 | 29 | [7 empty] | 이호남 | 2 |  | N | Y |  |  |  | 104.25 | 12-10 | 0 | 232.09 | A |  | 1615 | 3 | 0.24 | 1576 | 1.11 | 65 | 33 | 282 | 4:42 | 16 | 17 | 40 | 0 |  | 0 |  |  | N2 | 2020-02-04 19:55 | 2020-02-04 20:20 | 24 | 2020-02-04 19:53 | 26 |  |  |  |  | Y |  |  |  | Y | [5 empty] | 0 | 223.15 | [23 empty] | 3.01 | 0 | A | [9 empty] | 1196 | 241 | 0 | 20 | 0 | 0 | 0 | 951 | 0 | 298 | 0 | 0 | 0 | 0 |  |  | 4
2020-02-04 | A56801 | 1 | 저탄소 | BP-SCR420HC |  | Al 탈산 | B | 36 | 38 | 51900 | 89.98 | B | B | B |  | 1 | 1 |  | 1540 | 1548 | 5400 |  |  | 5400 | 53.19 | 12 | 101532 | 1624 |  | Y | 43 | 30 | [7 empty] | 이호남 | 2 |  |  | Y |  |  |  | 103.6 | 12-10 | 0 | 297.87 | A |  | 1607 | 3 | 0.25 | 1572 | 0.78 | 61 | 32 | 286 | 4:46 | 16 | 17 | 41 | 0 |  | 0 |  |  | N2 | 2020-02-04 21:02 | 2020-02-04 21:14 | 13 | 2020-02-04 21:00 | 15 |  |  |  |  | Y |  |  |  | Y | [5 empty] | 0 | 309.61 | [23 empty] | 0.01 | 0 | B | [9 empty] | 0 | 1345 | 0 | 32 | 0 | 0 | 0 | 296 | 0 | 301 | 0 | 0 | 0 | 0 |  |  | 4
2020-02-04 | B56724 | 2 | 중탄소 | 46MNVNBS5M | 연주시작 | Al 탈산 | B | 21 | 63 | 48900 | 135.63 | B | B |  | C | 1 |  | 1 | 1540 | 1546 | 10500 |  |  | 10500 | 137.89 | 9 | 76149 | 1684 |  | Y | 62 | 49 | [7 empty] | 임승수 | 2 |  |  |  |  | Y |  | 101.6 | 12-3 | 0 | 231.06 | A |  | 1653 | 1 | 0.13 | 1569 | 1.29 | 83 | 38 | 321 | 5:21 | 18 | 21 | 0 | 0 |  | 0 | 0 |  | N2 | 2020-02-04 22:36 | 2020-02-04 22:51 | 15 | 2020-02-04 22:12 | 39 |  |  |  |  | Y | [8 empty] | 5 | 0 | 13.97 | [19 empty] | 2.44 | 1.2 |  |  | 0.64 | 0.64 | A | [9 empty] | 139 | 0 | 52 | 60 | 0 | 0 | 0 | 1396 | 0 | 256 | 0 | 0 | 0 | 36 |  |  |  |  | 1
2020-02-04 | A56802 | 1 | 저탄소 | BP-SCR420HC |  | Al 탈산 | B | 38 | 40 | 51100 | 78.23 | B | B | B |  | 1 | 1 |  | 1540 | 1589 | 5100 |  |  | 5100 | 50.23 | 12 | 101532 | 1619 |  | Y | 45 | 29 | [7 empty] | 이호남 | 2 |  |  | Y |  |  |  | 107 | 13-3 | 0.04 | 243.68 | A |  | 1619 | 3 | 0.24 | 1581 | 1.15 | 70 | 36 | 261 | 4:21 | 16 | 18 | 42 | 0 |  | 0 |  |  | N2 | 2020-02-04 21:53 | 2020-02-04 22:13 | 21 | 2020-02-04 21:52 | 21 |  |  |  |  | Y |  |  |  | Y | [5 empty] | 0 | 213.22 | [23 empty] | 0.9 | 0 | A | [9 empty] | 1031 | 430 | 0 | 0 | 0 | 0 | 0 | 706 | 0 | 298 | 0 | 0 | 0 | 4
2020-02-04 | A56803 | 1 | 저탄소 | BP-SCR420HC |  | Al 탈산 | B | 30 | 52 | 50900 | 80.23 | B | C | C |  | 1 | 1 |  | 1540 | 1584 | 6200 |  |  | 6200 | 61.06 | 12 | 101532 | 1622 |  | Y | 46 | 34 | [7 empty] | 이호남 | 2 |  | N | Y |  |  |  | 107.6 | 13-1 | 0 | 229.33 | A |  | 1622 | 3 | 0.28 | 1585 | 1.09 | 74 | 40 | 273 | 4:33 | 16 | 17 | 43 | 0 |  | 0 |  |  | N2 | 2020-02-04 22:55 | 2020-02-04 23:14 | 19 | 2020-02-04 22:54 | 20 |  |  |  |  | Y |  |  |  | Y | [5 empty] | 0 | 245.32 | [23 empty] | 3.84 | 0 | A | [9 empty] | 1049 | 502 | 0 | 0 | 0 | 0 | 0 | 598 | 0 | 553 | 0 | 0 | 0 | 0
2020-02-04 | B56725 | 2 | 중탄소 | 46MNVNBS5M |  | Al 탈산 | B | 16 | 74 | 48000 | 119.67 | B | C |  | C | 1 |  | 1 | 1540 | 1585 | 9200 |  |  | 9200 | 98.85 | 11 | 93071 | 1654 |  | Y | 55 | 47 | [7 empty] | 임승수 | 2 |  |  |  |  | Y |  | 100.3 | 11-10 | 0 | 306.07 | A |  | 1651 | 1 | 0.15 | 1571 | 1.28 | 85 | 35 | 300 | 5:00 | 18 | 19 | 0 | 0 |  | 0 | 0 |  | N2 | 2020-02-04 23:43 | 2020-02-04 23:53 | 10 | 2020-02-04 23:25 | 27 |  |  |  |  | Y | [8 empty] | 4.8 | 0 | 10.72 | [20 empty] | 0.76 |  |  | 0.67 | 0.67 | A | [9 empty] | 142 | 0 | 364 | 0 | 0 | 0 | 0 | 547 | 0 | 0 | 0 | 0 | 0 | 40
2020-02-04 | A56804 | 1 | 저탄소 | BP-SCR420HC |  | Al 탈산 | B | 18 | 44 | 51400 | 72.13 | C | C | C |  | 1 | 1 |  | 1540 | 1597 | 4400 |  |  | 4400 | 52 | 10 | 84610 | 1627 |  | Y | 41 | 26 | [7 empty] | 박안희 | 3 |  |  | Y |  |  |  | 98.95 | 12-4 | 0 | 290.24 | A |  | 1618 | 3 | 0.26 | 1581 | 1.23 | 70 | 38 | 291 | 4:51 | 16 | 16 | 44 | 0 |  | 0 |  |  | N2 | 2020-02-04 23:49 | 2020-02-05 00:15 | 26 | 2020-02-04 23:48 | 27 |  |  |  |  | Y |  |  |  | Y | [5 empty] | 0 | 225.2 | [23 empty] | 9.58 | 0 | A | [9 empty] | 1154 | 363 | 162 | 12 | 0 | 0 | 0 | 297 | 0 | 519 | 0 | 0 | 0 | 14
2020-02-04 | B56726 | 2 | 중탄소 | 46MNVNBS5M |  | Al 탈산 | B | 22 | 85 | 48100 | 84.32 | C | C |  | C | 2 |  | 1 | 1540 | 1615 | 1900 | 8100 |  | 10000 | 107.44 | 11 | 93071 | 1615 |  | Y | 13 | 10 |  | Y | [5 empty] | 고승만 | 2 |  |  |  |  | Y |  | 102.45 | 11-10 | 0 | 25.28 | A |  | 1649 | 1 | 0.12 | 1591 | 1.21 | 105 | 42 | 347 | 5:47 | 18 | 19 | 0 | 0 |  | 0 | 0 |  | N2 | 2020-02-05 01:41 | 2020-02-05 01:48 | 7 | 2020-02-05 01:27 | 21 |  |  |  |  | Y | [9 empty] | 0 | 11.47 | [20 empty] | 0.71 |  |  | 0.54 | 0.54 | B | [9 empty] | 92 | 0 | 336 | 0 | 0 | 0 | 0 | 957 | 0 | 108 | 0 | 0 | 0 | 40
2020-02-04 | A56805 | 1 | 저탄소 | BP-SCR420HC | TUNDISH교체전 | Al 탈산 | B | 36 | 39 | 51600 | 64.68 | C | C | C |  | 1 | 1 |  | 1540 | 1556 | 6000 |  |  | 6000 | 63.86 | 12 | 93951 | 1594 |  | Y | 41 | 31 | [7 empty] | 박안희 | 2 |  | Y | [6 empty] | 0 | 154.68 | A |  | 1616 | 3 | 0.28 | 1579 | 1.61 | 68 | 37 | 290 | 4:50 | 16 | 16 | 45 | 0 |  | 0 |  |  | N2 | 2020-02-05 00:52 | 2020-02-05 01:11 | 19 | 2020-02-05 00:51 | 20 |  |  |  |  | Y |  |  |  | Y | [5 empty] | 0 | 185.81 | [23 empty] | 16.17 | 0 | A | [9 empty] | 1273 | 305 | 0 | 0 | 0 | 0 | 0 | 451 | 0 | 406 | 0 | 0 | 0 | 3
2020-02-04 | B56727 | 2 | 저탄소 | SCR423PRH | TUNDISH교체 | Al 탈산 | B | 1 | 86 | 47950 | 83.55 | C | C | C |  | 2 | 1 |  | 1540 | 1515 | 10800 | 0 |  | 10800 | 127.64 | 10 | 84610 | 1645 |  | Y | 50 | 39 |  | Y | [5 empty] | 고승만 | 2 |  |  |  |  | Y |  | 100.5 | 11-8 | 0 | 305.39 | A |  | 1645 | 3 | 0.26 | 1592 | 1.61 | 89 | 33 | 279 | 4:39 | 16 | 20 | 46 | 0 |  | 0 |  |  | N2 | 2020-02-05 01:54 | 2020-02-05 02:27 | 33 | 2020-02-05 01:53 | 34 |  |  |  |  | Y |  |  |  | Y | [5 empty] | 0 | 202.67 | [19 empty] | 2.14 |  |  |  | 17.46 | 0 | A | [9 empty] | 90 | 1239 | 0 | 27 | 0 | 0 | 0 | 950 | 0 | 160 | 0 | 0 | 0 | 42 |  |  |  |  | 1
2020-02-04 | A56806 | 1 | 저탄소 | SCR423PRH |  | Al 탈산 | B | 38 | 41 | 51700 | 87.13 | C | C | C |  | 1 | 1 |  | 1530 | 1547 | 7300 |  |  | 7300 | 71.9 | 12 | 101532 | 1618 |  | Y | 47 | 39 | A56803,4 두히트 받음 | [6 empty] | 박안희 | 2 |  | Y | Y |  |  |  | 104.3 | 12-10 | 0 | 429.66 | A |  | 1618 | 3 | 0.32 | 1585 | 0.87 | 82 | 36 | 368 | 6:08 | 16 | 17 | 47 | 0 |  | 0 |  |  | N2 | 2020-02-05 02:38 | 2020-02-05 03:26 | 48 | 2020-02-05 02:36 | 50 | [14 empty] | 0 | 256.91 | [23 empty] | 0.01 | 0 | A | [9 empty] | 1084 | 194 | 248 | 9 | 0 | 0 | 0 | 299 | 0 | 347 | 0 | 0 | 0 | 26
2020-02-04 | B56728 | 2 | 중탄소 | 46MNVNBS5M | TUNDISH교체전 | Al 탈산 | B | 21 | 64 | 49200 | 125.67 | C | C |  | C | 1 |  | 1 | 1540 | 1574 | 9000 |  |  | 9000 | 71.97 | 15 | 125053 | 1665 |  | Y | 69 | 47 |  |  | B56725 | 02 |  |  |  | 고승만 | 2 |  |  | Y |  | Y |  | 102.9 | 12-4 | 0 | 266.74 | A |  | 1645 | 1 | 0.1 | 1570 | 1.58 | 84 | 37 | 329 | 5:29 | 18 | 19 | 0 | 0 |  | 0 | 0 |  | N2 | 2020-02-05 03:47 | 2020-02-05 03:55 | 8 | 2020-02-05 03:28 | 27 |  |  |  |  | Y | [9 empty] | 0 | 9.8 | [20 empty] | 0.79 |  |  | 0.64 | 0.64 | B | [9 empty] | 0 | 0 | 81 | 20 | 0 | 0 | 0 | 1151 | 0 | 205 | 0 | 0 | 0 | 54
2020-02-04 | A56807 | 1 | 저탄소 | SCR423PRH |  | Al 탈산 | B | 30 | 53 | 51700 | 77.12 | C | C | C |  | 1 | 1 |  | 1530 | 1554 | 6100 |  |  | 6100 | 72.1 | 10 | 84610 | 1613 |  | Y | 42 | 34 | [7 empty] | 박안희 | 2 |  | Y |  |  |  |  | 99.75 | 12-3 | 0 | 195.75 | A |  | 1613 | 3 | 0.26 | 1577 | 1.29 | 74 | 31 | 1221 | 20:21 | 16 | 16 | 49 | 0 |  | 0 |  |  | N2 | 2020-02-05 03:48 | 2020-02-05 04:24 | 36 | 2020-02-05 03:40 | 44 |  |  |  |  | Y |  |  |  | Y | [5 empty] | 0 | 1175 | [23 empty] | 0 | 0.01 | A | [9 empty] | 1352 | 19 | 262 | 16 | 0 | 0 | 0 | 299 | 0 | 350 | 0 | 0 | 0 | 0
2020-02-04 | B56729 | 2 | 중탄소 | SFMN438VM2 | TUNDISH교체 | Si 탈산 | B | 16 | 75 | 50700 | 178.22 | C | C | D |  | 1 | 1 |  | 1540 | 1556 | 11600 |  |  | 11600 | 135.12 | 10 | 85850 | 1656 | 366 | Y | 98 | 63 | [7 empty] | 고승만 | 2 |  |  |  |  | Y |  | 100.7 | 11-10 | 0 | 316.4 | A |  | 0 | 3 | 0.24 | 1584 | -49.5 | 93 | 48 | 427 | 7:07 | 18 | 21 | 51 | 0 |  | 0 |  |  | N2 | 2020-02-05 06:07 | 2020-02-05 06:41 | 34 | 2020-02-05 06:00 | 41 |  |  |  |  | Y | [9 empty] | 0 | 229.04 | [19 empty] | 2.29 |  |  |  | 0 | 7.43 | B | [9 empty] | 0 | 0 | 0 | 79 | 0 | 0 | 0 | 496 | 0 | 0 | 0 | 0 | 0 | 49 |  |  |  |  | 1
2020-02-04 | A56808 | 1 | 저탄소 | SCR423PRH |  | Al 탈산 | B | 18 | 45 | 51400 | 85.15 | C | C | C |  | 1 | 1 |  | 1530 | 1565 | 7400 |  |  | 7400 | 72.88 | 12 | 101532 | 1608 |  | Y | 53 | 41 | 출강량 많아 못받음 | [6 empty] | 박안희 | 2 | [6 empty] | 107.6 | 13-3 | 0 | 288.82 | A |  | 1608 | 3 | 0.27 | 1580 | 0.9 | 77 | 36 | 283 | 4:43 | 16 | 18 | 50 | 0 |  | 0 |  |  | N2 | 2020-02-05 05:04 | 2020-02-05 05:20 | 16 | 2020-02-05 05:03 | 17 |  |  |  |  | Y |  |  |  | Y | [5 empty] | 0 | 210.34 | [23 empty] | 0 | 1.4 | A | [9 empty] | 1264 | 289 | 234 | 52 | 0 | 0 | 0 | 801 | 0 | 738 | 0 | 0 | 0 | 35
2020-02-04 | A56809 | 1 | 저탄소 | SCR423PRH |  | Al 탈산 | B | 36 | 40 | 52000 | 95.27 | C | C |  | D | 1 |  | 1 | 1530 | 1550 | 7300 |  |  | 7300 | 86.28 | 10 | 84610 | 1634 |  | Y | 49 | 41 | A56806 B56727 잔강받음 | [6 empty] | 박안희 | 2 |  | Y |  |  |  |  | 101.65 | 12-8 | 0 | 187.49 | A |  | 1627 | 1 | 0.15 | 1564 | 0 | 61 | 26 | 311 | 5:11 | 16 | 18 | 0 | 0 |  | 0 | 0 |  | N2 | 2020-02-05 06:22 | 2020-02-05 06:33 | 11 | 2020-02-05 06:11 | 22 | [14 empty] | 0 | 19.22 | [23 empty] | 0.2 | 0.2 | A | [9 empty] | 1213 | 0 | 272 | 0 | 0 | 0 | 0 | 596 | 0 | 351 | 0 | 0 | 0 | 0 |  |  | 5
2020-02-04 | B56730 | 2 | 중탄소 | SFMN438VM2 |  | Si 탈산 | B | 22 | 86 | 47450 | 133.53 | C | C |  | D | 1 |  | 1 | 1540 | 1557 | 7600 |  |  | 7600 | 80.48 | 11 | 94435 | 1665 |  | Y | 53 | 42 | [7 empty] | 고승만 | 2 |  |  |  |  | Y |  | 95.55 | 11-3 | 0 | 343.09 | A |  | 1638 | 1 | 0.15 | 1548 | 2.03 | 57 | 26 | 327 | 5:27 | 18 | 20 | 0 | 0 |  | 0 | 0 |  | N2 | 2020-02-05 07:18 | 2020-02-05 07:52 | 34 | 2020-02-05 06:50 | 62 |  |  |  |  | Y | [8 empty] | 4.5 | 0 | 20.35 | [20 empty] | 0.75 |  |  | 0.42 | 0.42 | A | [9 empty] | 0 | 0 | 355 | 0 | 0 | 0 | 0 | 856 | 0 | 0 | 0 | 0 | 0 | 70 |  |  | 7
2020-02-04 | A56810 | 1 | 저탄소 | SCR423PRH |  | Al 탈산 | B | 38 | 42 | 51500 | 75.7 | C | D | D |  | 1 | 1 |  | 1530 | 1570 | 5700 |  |  | 5700 | 56.14 | 12 | 101532 | 1616 |  | Y | 49 | 41 | [7 empty] | 박안희 | 2 |  |  | Y | [5 empty] | 0 | 279.41 | A |  | 1616 | 3 | 0.25 | 1588 | 1.08 | 85 | 37 | 318 | 5:18 | 16 | 16 | 52 | 0 |  | 0 |  |  | N2 | 2020-02-05 07:02 | 2020-02-05 07:38 | 36 | 2020-02-05 07:02 | 36 |  |  |  |  | Y |  |  |  | Y | [5 empty] | 0 | 177.25 | [23 empty] | 0 | 8.42 | A | [9 empty] | 1542 | 0 | 196 | 19 | 0 | 0 | 0 | 596 | 0 | 299 | 0 | 0 | 0 | 12
2020-02-05 | B56731 | 2 | 중탄소 | SFMN438VM2 |  | Si 탈산 | B | 1 | 87 | 49850 | 133.53 | D | D |  | D | 1 |  | 1 | 1540 | 1554 | 9700 |  |  | 9700 | 102.72 | 11 | 94435 | 1645 |  | Y | 75 | 48 | [7 empty] | 김익규 | 3 |  |  |  |  | Y |  | 97.15 | 11-5 | 112.93 | 63.79 | A |  | 1636 | 1 | 0.15 | 1554 | 1.71 | 63 | 20 | 282 | 4:42 | 18 | 20 | 0 | 0 | 85 | 0 | 0 |  | N2 | 2020-02-05 08:23 | 2020-02-05 08:57 | 34 | 2020-02-05 08:02 | 55 |  |  |  |  | Y | [8 empty] | 4.5 | 0 | 16.72 | [20 empty] | 0.49 |  |  | 0.36 | 0.36 | A | [9 empty] | 65 | 0 | 335 | 40 | 0 | 0 | 0 | 905 | 0 | 0 | 0 | 0 | 0 | 11 |  |  | 5
2020-02-05 | A56811 | 1 | 저탄소 | SCR423PRH |  | Al 탈산 | B | 30 | 54 | 49400 | 76.32 | D | D | D |  | 1 | 1 |  | 1530 | 1561 | 6000 |  |  | 6000 | 59.09 | 12 | 101532 | 1622 |  | Y | 42 | 32 | [7 empty] | 차승주 | 2 |  | Y |  |  |  |  | 0 | 10-1 | 0 | 327.85 | A |  | 1622 | 3 | 0.24 | 1572 | 1.47 | 69 | 33 | 330 | 5:30 | 16 | 16 | 53 | 0 |  | 0 |  |  | N2 | 2020-02-05 08:14 | 2020-02-05 08:43 | 29 | 2020-02-05 08:13 | 31 |  |  |  |  | Y |  |  |  | Y | [5 empty] | 0 | 253.18 | [23 empty] | 0.03 | 9.78 | A | [9 empty] | 1366 | 15 | 169 | 51 | 0 | 0 | 0 | 793 | 0 | 196 | 0 | 0 | 0 | 26
2020-02-05 | B56732 | 2 | 중탄소 | SFMN438VM2 | 연주종료 | Si 탈산 | B | 21 | 65 | 48300 | 116.67 | D | D |  | D | 1 |  | 1 | 1540 | 1534 | 8600 |  |  | 8600 | 76.3 | 14 | 112715 | 1634 |  | Y | 51 | 41 | [7 empty] | 김익규 | 3 |  |  |  |  | Y |  | 105.9 | 12-7 | 0.04 | 233.05 | A |  | 1649 | 1 | 0.19 | 1567 | 0 | 76 | 33 | 243 | 4:03 | 18 | 22 | 0 | 0 |  | 0 | 0 |  | N2 | 2020-02-05 09:44 | 2020-02-05 10:03 | 19 | 2020-02-05 09:19 | 44 |  |  |  |  | Y | [8 empty] | 5 | 0 | 45.29 | [20 empty] | 0.6 |  |  | 0.51 | 0.51 | A | [9 empty] | 0 | 32 | 0 | 1638 | 0 | 0 | 0 | 639 | 0 | 0 | 0 | 0 | 0 | 0 |  |  | 5
2020-02-05 | A56812 | 1 | 저탄소 | SCR423PRH |  | Al 탈산 | B | 18 | 46 | 50000 | 80.07 | D | D | D |  | 1 | 1 |  | 1530 | 1550 | 5900 |  |  | 5900 | 58.11 | 12 | 101532 | 1613 |  | Y | 42 | 32 | [7 empty] | 김덕진 |  |  | Y |  |  |  |  | 105.35 | 12-10 | 0 | 280.69 | A |  | 1613 | 3 | 0.23 | 1572 | 1.08 | 69 | 32 | 317 | 5:17 | 16 | 19 | 54 | 0 |  | 0 |  |  | N2 | 2020-02-05 09:16 | 2020-02-05 09:41 | 24 | 2020-02-05 09:15 | 25 |  |  |  |  | Y |  |  |  | Y | [5 empty] | 0 | 307.86 | [23 empty] | 0.03 | 19.76 | A | [9 empty] | 1293 | 123 | 0 | 23 | 0 | 0 | 0 | 513 | 0 | 199 | 0 | 0 | 0 | 4
2020-02-05 | B56733 | 2 | 중탄소 | SFMN438VM2 | 연주시작 | Si 탈산 | B | 10 | 1 | 52000 | 167.2 | D | B |  | B | 2 |  | 2 | 1540 | 1494 | 12000 | 7500 |  | 19500 | 206.49 | 11 | 94435 | 1694 |  | Y | 103 | 75 |  | Y | [5 empty] | 김익규 | 3 |  |  |  |  | Y |  | 85.95 | 11-9 | 0.1 | 301.05 | A |  | 1682 | 1 | 0.11 | 1579 | 2.15 | 88 | 37 | 236 | 3:56 | 18 | 24 | 0 | 0 |  | 0 | 0 |  | N2 | 2020-02-05 18:06 | 2020-02-05 18:16 | 10 | 2020-02-05 17:42 | 33 |  |  |  |  | Y | [8 empty] | 4 | 0 | 16.83 | [19 empty] | 1.87 |  |  |  | 0.29 | 0.29 | B | [9 empty] | 0 | 0 | 349 | 180 | 0 | 0 | 0 | 727 | 0 | 0 | 0 | 0 | 0 | 45 |  |  | 7 |  | 1
2020-02-05 | A56813 | 1 | 저탄소 | SCR423PRH |  | Al 탈산 | B | 6 | 1 | 52600 | 80.97 | D | D | D |  | 1 | 1 |  | 1530 | 1556 | 5600 |  |  | 5600 | 55.16 | 12 | 101532 | 1633 |  | Y | 43 | 31 | [6 empty] | 래들 대보수 1회 | 김덕진 | 2 |  | Y |  |  |  |  | 99.35 | 13-4 | 0 | 206.86 | A |  | 1633 | 3 | 0.25 | 1575 | 1.57 | 72 | 33 | 294 | 4:54 | 16 | 16 | 55 | 0 |  | 0 |  |  | N2 | 2020-02-05 10:24 | 2020-02-05 10:44 | 20 | 2020-02-05 10:22 | 22 |  |  |  |  | Y |  |  |  | Y | [5 empty] | 0 | 298.82 | [20 empty] | 1.31 |  |  | 0.03 | 21.03 | A | [9 empty] | 1245 | 22 | 0 | 18 | 0 | 0 | 0 | 596 | 0 | 196 | 0 | 0 | 0 | 10
2020-02-05 | B56734 | 2 | 중탄소 | SFMN438VM2 |  | Si 탈산 | B | 38 | 44 | 47300 | 110.28 | D | B | B |  | 3 |  | 2 | 1540 | 1604 | 7600 | 8400 | 9400 | 25400 | 268.97 | 11 | 94435 | 1638 | 372 | Y | 64 | 41 |  | Y | [5 empty] | 김익규 | 3 |  |  |  |  | N |  | 107.75 | 13-3 | 0.01 | 235.24 | A |  | 1640 | 2 | 0.49 | 1576 | 2.37 | 85 | 44 | 452 | 7:32 | 18 | 21 | 0 | 0 |  | 0 | 10 |  | N2 | 2020-02-05 19:03 | 2020-02-05 19:15 | 12 | 2020-02-05 18:44 | 31 |  |  |  |  | Y | [5 empty] | N |  |  | 4.3 | 0 | 7.37 | [20 empty] | 0.91 |  |  | 0 | 0.65 | A | [9 empty] | 52 | 0 | 1641 | 226 | 0 | 0 | 0 | 1533 | 0 | 0 | 0 | 0 | 0 | 5 |  |  | 20
2020-02-05 | A56814 | 1 | 저탄소 | SCR423PRH |  | Al 탈산 | B | 38 | 43 | 50400 | 75.4 | D | D | D |  | 1 | 1 |  | 1530 | 1543 | 6300 |  |  | 6300 | 62.05 | 12 | 101532 | 1625 |  | Y | 46 | 37 | [7 empty] | 김덕진 | 2 |  |  | Y |  |  |  | 106.95 | 13-3 | 0.02 | 323.6 | A |  | 1625 | 3 | 0.24 | 1585 | 1.54 | 82 | 45 | 294 | 4:54 | 16 | 17 | 56 | 0 |  | 0 |  |  | N2 | 2020-02-05 11:27 | 2020-02-05 11:42 | 15 | 2020-02-05 11:24 | 17 |  |  |  |  | Y | [9 empty] | 0 | 189.82 | [23 empty] | 0 | 0.01 | A | [9 empty] | 1270 | 34 | 62 | 72 | 0 | 0 | 0 | 745 | 0 | 198 | 0 | 0 | 0 | 39
2020-02-05 | A56815 | 1 | 저탄소 | SCR423PRH |  | Al 탈산 | B | 30 | 55 | 50000 | 71.47 | D | D | D |  | 1 | 1 |  | 1530 | 1553 | 5600 |  |  | 5600 | 55.16 | 12 | 101532 | 1609 |  | Y | 40 | 29 | [7 empty] | 김덕진 | 2 |  | Y |  |  |  |  | 104.1 | 12-7 | 0.03 | 291.87 | A |  | 1609 | 3 | 0.25 | 1574 | 1.17 | 71 | 37 | 298 | 4:58 | 16 | 17 | 57 | 0 |  | 0 |  |  | N2 | 2020-02-05 12:23 | 2020-02-05 12:50 | 27 | 2020-02-05 12:21 | 29 |  |  |  |  | Y |  |  |  | Y | [5 empty] | 0 | 228.08 | [23 empty] | 0 | 1 | A | [9 empty] | 1402 | 0 | 0 | 8 | 0 | 0 | 0 | 598 | 0 | 198 | 0 | 0 | 0 | 5
2020-02-05 | B56735 | 2 | 저탄소 | SCR423PRH | TUNDISH교체전 | Al 탈산 | B | 1 | 88 | 48000 | 110.18 | D | D | D |  | 1 | 1 |  | 1540 | 1596 | 6300 |  |  | 6300 | 69.57 | 12 | 90554 | 1635 |  | N | 47 | 33 | [7 empty] | 김익규 | 0 |  |  |  |  | Y |  |  |  | 0.01 | 238.88 | A |  | 0 | 3 | 0.24 | 1573 | -30.84 | 70 | 35 | 299 | 4:59 | 16 | 16 | 58 | 0 |  | 0 |  |  | N2 | 2020-02-05 13:15 | 2020-02-05 13:50 | 35 | 2020-02-05 13:14 | 36 | [14 empty] | 0 | 395.48 | [23 empty] | 0 | 2.01 | A | [9 empty] | 1477 | 30 | 0 | 29 | 0 | 0 | 0 | 757 | 0 | 0 | 0 | 0 | 0 | 20
2020-02-05 | A56816 | 1 | 고탄소 | AE1055M1 | TUNDISH교체 | Al 탈산 | B | 18 | 47 | 50300 | 132.53 | D | D | B |  | 1 | 1 |  | 1520 | 1530 | 8000 |  |  | 8000 | 94.55 | 10 | 84610 | 1636 |  | Y | 74 | 64 | [6 empty] | T/D 교체 첫번째 Heat | 김덕진 | 2 | [6 empty] | 101.9 | 12-7 | 0 | 476.38 | A |  | 1627 | 3 | 0.22 | 1574 | 0.93 | 88 | 30 | 362 | 6:02 | 20 | 20 | 59 | 0 |  | 0 |  |  | N2 | 2020-02-05 14:28 | 2020-02-05 15:16 | 48 | 2020-02-05 14:26 | 50 | [8 empty] | Y | [5 empty] | 0 | 392.47 | [19 empty] | 1.77 |  |  |  | 0.75 | 0 | A | [9 empty] | 0 | 0 | 620 | 38 | 0 | 0 | 0 | 1046 | 0 | 698 | 0 | 0 | 0 | 53 |  |  |  |  | 1
2020-02-05 | B56736 | 2 | 중탄소 | SMN430M |  | Al 탈산 | I | 21 | 66 | 47900 | 103.87 | D | D |  | B | 1 |  | 1 | 1560 | 1556 | 7300 |  |  | 7300 | 77.66 | 10 | 94000 | 1655 |  | INGOT | 53 | 33 | [7 empty] | 김익규 | [7 empty] | 96.2 | 11-7 | 214.94 | 0 | A |  | 1639 | 1 | 0.12 | 1571 | 1.62 | 71 |  | 191 | 3:11 | 20 | 22 | 0 | 0 |  | 0 | 0 |  | N2 | 2020-02-05 14:14 |  | 26 | 2020-02-05 14:04 | [15 empty] | 12.39 | 0 | [18 empty] | 1.1 |  |  |  |  | 0.03 | 0.03 | B | [9 empty] | 0 | 0 | 908 | 30 | 0 | 288 | 0 | 925 | 0 | 0 | 0 | 0 | 0 | 31
2020-02-05 | A56817 | 1 | 고탄소 | AE1055M1 |  | Al 탈산 | B | 6 | 2 | 53500 | 96.82 | D | B | B |  | 1 | 1 |  | 1520 | 1542 | 5600 |  |  | 5600 | 67.98 | 10 | 82380 | 1603 |  | Y | 41 | 33 | [7 empty] | 이호남 | 2 |  |  |  |  | Y |  | 95.75 | 12-10 | 0.4 | 117.77 | A |  | 1617 | 3 | 0.21 | 1561 | 1.02 | 75 | 27 | 305 | 5:05 | 20 | 20 | 60 | 0 |  | 0 |  |  | N2 | 2020-02-05 15:29 | 2020-02-05 16:16 | 47 | 2020-02-05 15:28 | 48 |  |  |  |  | Y |  |  |  | Y | [5 empty] | 0 | 347.86 | [23 empty] | 12.61 | 0 | A | [9 empty] | 19 | 0 | 705 | 19 | 0 | 0 | 0 | 450 | 0 | 409 | 0 | 0 | 0 | 83
2020-02-05 | B56737 | 2 | 중탄소 | SFMN438VM2 |  | Si 탈산 | B | 16 | 77 | 47300 | 138.95 | B | B |  | B | 2 |  | 1 | 1540 | 1539 | 9200 | 0 |  | 9200 | 97.42 | 11 | 94435 | 1694 |  | N | 71 | 42 |  | Y | [5 empty] | 임승수 | 2 |  |  |  |  | Y |  | 95.2 | 11-4 | 0 | 273.95 | A |  | 1672 | 1 | 0.13 | 1567 | 1.88 | 76 | 32 | 272 | 4:32 | 18 | 21 | 0 | 0 |  | 0 | 0 |  | N2 | 2020-02-05 19:31 | 2020-02-05 20:28 | 57 | 2020-02-05 19:03 | 85 |  |  |  |  | Y | [8 empty] | 5.6 | 0 | 23.05 | [20 empty] | 1.06 |  |  | 0.89 | 0.89 | A | [9 empty] | 21 | 0 | 378 | 50 | 0 | 0 | 0 | 817 | 0 | 0 | 0 | 0 | 0 | 32 |  |  | 5
2020-02-05 | A56818 | 1 | 고탄소 | AE1055M1 |  | Al 탈산 | B | 30 | 56 | 51000 | 78.55 | B | B | B |  | 1 | 1 |  | 1520 | 1535 | 5400 |  |  | 5400 | 54.62 | 12 | 98856 | 1604 |  | Y | 41 | 32 | [7 empty] | 이호남 | 2 |  |  |  |  | Y |  | 100.7 | 12-4 | 0 | 327.2 | A |  | 1598 | 3 | 0.22 | 1558 | 1.11 | 72 | 33 | 305 | 5:05 | 20 | 20 | 61 | 0 |  | 0 |  |  | N2 | 2020-02-05 16:37 | 2020-02-05 17:14 | 37 | 2020-02-05 16:35 | 39 |  |  |  |  | Y |  |  |  | Y | [5 empty] | 0 | 225.55 | [23 empty] | 30.71 | 0 | A | [9 empty] | 68 | 0 | 814 | 11 | 0 | 0 | 0 | 494 | 0 | 449 | 0 | 0 | 0 | 35
2020-02-05 | A56819 | 1 | 고탄소 | AE1055M1 |  | Al 탈산 | B | 31 | 1 | 53000 | 89.12 | B | B | B |  | 1 | 1 |  | 1520 | 1559 | 6200 |  |  | 6200 | 62.72 | 12 | 98856 | 1605 |  | Y | 46 | 38 | [7 empty] | 이호남 | 2 |  |  | Y |  |  |  | 104.85 | 14-1 | 0 | 257.83 | A |  | 1607 | 3 | 0.22 | 1558 | 1.14 | 72 | 26 | 281 | 4:41 | 20 | 20 | 62 | 0 |  | 0 |  |  | N2 | 2020-02-05 17:50 | 2020-02-05 18:18 | 28 | 2020-02-05 17:49 | 29 |  |  |  |  | Y |  |  |  | Y | [5 empty] | 0 | 277.32 | [23 empty] | 45.42 | 0 | A | [9 empty] | 40 | 0 | 784 | 11 | 0 | 0 | 0 | 495 | 0 | 451 | 0 | 0 | 0 | 43
2020-02-05 | A56820 | 1 | 고탄소 | AE1055M1 |  | Al 탈산 | B | 21 | 67 | 49400 | 80.63 | B | B | B |  | 1 | 1 |  | 1520 | 1552 | 6100 |  |  | 6100 | 67.32 | 11 | 90618 | 1597 |  | N | 45 | 41 | [7 empty] | 이호남 | 2 |  | Y |  |  |  |  | 105.85 | 12-6 | 0 | 234.09 | A |  | 1602 | 3 | 0.23 | 1562 | 1.14 | 76 | 32 | 292 | 4:52 | 20 | 20 | 63 | 0 |  | 0 |  |  | N2 | 2020-02-05 18:53 | 2020-02-05 19:23 | 30 | 2020-02-05 18:51 | 32 | [8 empty] | Y | [5 empty] | 0 | 212.42 | [23 empty] | 56.02 | 0 | A | [9 empty] | 33 | 0 | 735 | 19 | 0 | 0 | 0 | 595 | 0 | 494 | 0 | 0 | 0 | 25
2020-02-05 | A56821 | 1 | 고탄소 | AE1055M1 |  | Al 탈산 | B | 6 | 3 | 52700 | 83.15 | B | B | B |  | 1 | 1 |  | 1520 | 1514 | 5900 |  |  | 5900 | 61.78 | 13 | 95498 | 1583 | 724 | Y | 49 | 40 | [7 empty] | 이호남 | 2 |  | N | Y |  |  |  | 104.9 | 13-10 | 0 | 283.3 | A |  | 1593 | 3 | 0.23 | 1552 | 1.24 | 66 | 28 | 282 | 4:42 | 20 | 20 | 64 | 0 |  | 0 |  |  | N2 | 2020-02-05 19:56 | 2020-02-05 20:26 | 30 | 2020-02-05 19:55 | 32 | [8 empty] | Y | [5 empty] | 0 | 200.92 | [23 empty] | 60.88 | 0 | A | [9 empty] | 77 | 0 | 796 | 19 | 0 | 0 | 0 | 553 | 0 | 495 | 0 | 0 | 0 | 91
2020-02-05 | B56738 | 2 | 중탄소 | SFMN438VM2 |  | Si 탈산 | B | 36 | 42 | 58800 | 123.7 | B | B |  | B | 1 |  | 1 | 1540 | 1536 | 11200 |  |  | 11200 | 118.6 | 11 | 94435 | 1667 |  | Y | 64 | 56 | [7 empty] | 임승수 | 2 |  |  |  |  | Y |  | 93.2 | 11-9 | 0 | 407.77 | A |  | 1660 | 1 | 0.11 | 1577 | 1.81 | 86 | 40 | 266 | 4:26 | 18 | 19 | 0 | 0 |  | 0 | 0 |  | N2 | 2020-02-05 20:47 | 2020-02-05 21:27 | 40 | 2020-02-05 20:23 | 64 |  |  |  |  | Y | [8 empty] | 4 | 0 | 14.68 | [20 empty] | 0.7 |  |  | 0.53 | 0.53 | A | [9 empty] | 25 | 0 | 13 | 40 | 0 | 0 | 0 | 1153 | 0 | 0 | 0 | 0 | 0 | 25 |  |  | 5
2020-02-05 | C54285 | 3 | 저탄소 | SCR420H1V | 연주시작 | Al 탈산 | T | 37 | 37 | 52200 | 124.05 | B | B | B |  | 1 |  | 1 | 1550 | 1586 | 8000 |  |  | 8000 | 97.08 | 30 | 82410 | 1680 | 367 | Y | 51 | 45 | [7 empty] | 박재승 | 3 | [6 empty] | 86.3 | 11-2 | 0 | 477.24 | A |  | 1681 | 2 | 0.48 | 1601 | 2 | 92 | 39 | 627 | 10:27 | 10 | 10 | 0 | 0 |  | 0 | 15 |  | N2 | 2020-02-05 20:56 |  | 24 | 2020-02-05 20:22 | 59 |  |  |  |  | Y | [5 empty] | Y |  |  |  | 2.01 | 1.03 | [23 empty] | 0 | 0.65 | A | [9 empty] | 1390 | 267 | 0 | 193 | 0 | 0 | 0 | 1099 | 0 | 301 | 358 | 0 | 0 | 0 |  |  | 9 |  | 1
2020-02-05 | A56822 | 1 | 고탄소 | AE1055M1 |  | Al 탈산 | B | 10 | 2 | 53200 | 79.17 | B | B | B |  | 1 | 1 |  | 1520 | 1539 | 5000 |  |  | 5000 | 50.69 | 12 | 98633 | 1591 |  | Y | 42 | 32 | [7 empty] | 이호남 | 2 |  | Y |  |  |  |  | 105.05 | 14-1 | 0 | 166.27 | A |  | 1591 | 3 | 0.22 | 1558 | 0.92 | 72 | 36 | 269 | 4:29 | 20 | 20 | 65 | 0 |  | 0 |  |  | N2 | 2020-02-05 21:08 | 2020-02-05 21:31 | 23 | 2020-02-05 21:07 | 24 |  |  |  |  | Y |  |  |  | Y | [5 empty] | 0 | 229.08 | [23 empty] | 62.19 | 0 | A | [9 empty] | 33 | 0 | 795 | 13 | 0 | 0 | 0 | 494 | 0 | 452 | 0 | 0 | 0 | 65
2020-02-05 | B56739 | 2 | 중탄소 | SFMN438VM2 |  | Si 탈산 | B | 18 | 48 | 50300 | 122.17 | B | B |  | B | 1 |  | 1 | 1540 | 1567 | 8200 |  |  | 8200 | 86.83 | 11 | 94435 | 1685 |  | Y | 48 | 41 | [7 empty] | 임승수 | 2 |  |  |  |  | Y |  | 101.4 | 12-6 | 0 | 207.91 | A |  | 1666 | 1 | 0.2 | 1564 | 1.57 | 73 | 37 | 254 | 4:14 | 18 | 19 | 0 | 0 |  | 0 | 0 |  | N2 | 2020-02-05 22:04 | 2020-02-05 22:36 | 32 | 2020-02-05 21:37 | 59 |  |  |  |  | Y | [8 empty] | 4.5 | 0 | 18.11 | [20 empty] | 0.74 |  |  | 0.89 | 0.89 | A | [9 empty] | 0 | 0 | 131 | 70 | 0 | 0 | 0 | 998 | 0 | 0 | 0 | 0 | 0 | 32 |  |  | 5
2020-02-05 | C54286 | 3 | 저탄소 | SCR420H1V | TUNDISH교체전 | Al 탈산 | T | 30 | 57 | 51500 | 94.18 | B | B | C |  | 1 |  | 1 | 1550 | 1564 | 7400 |  |  | 7400 | 99.77 | 27 | 74169 | 1667 |  | Y | 53 | 24 | [7 empty] | 박재승 | 3 |  |  |  |  | Y |  | 89.15 | 11-2 | 0 | 367.03 | A |  | 1657 | 2 | 0.48 | 1594 | 2.63 | 85 | 50 | 513 | 8:33 | 10 | 10 | 0 | 0 |  | 0 | 17 |  | N2 | 2020-02-05 22:04 |  | 17 | 2020-02-05 21:47 | 34 |  |  |  |  | Y | [5 empty] | Y |  |  |  | 1.31 | 0.6 | [23 empty] | 0 | 0.01 | A | [9 empty] | 1570 | 91 | 16 | 0 | 0 | 0 | 0 | 1221 | 0 | 300 | 104 | 0 | 0 | 0 |  |  | 5
2020-02-05 | A56823 | 1 | 고탄소 | AE1055M1 |  | Al 탈산 | B | 31 | 2 | 54200 | 73.18 | B | B | C |  | 1 | 1 |  | 1520 | 1543 | 4700 |  |  | 4700 | 46.95 | 18 | 100116 | 1602 |  | Y | 40 | 30 | [7 empty] | 이호남 | 2 |  | Y |  |  |  |  | 99.4 | 13-4 | 0 | 218.28 | A |  | 1602 | 3 | 0.22 | 1551 | 1.55 | 65 | 29 | 274 | 4:34 | 20 | 20 | 66 | 0 |  | 0 |  |  | N2 | 2020-02-05 22:04 | 2020-02-05 22:36 | 32 | 2020-02-05 22:03 | 33 |  |  |  |  | Y |  |  |  | Y | [5 empty] | 0 | 181.9 | [23 empty] | 68.85 | 0 | A | [9 empty] | 0 | 0 | 738 | 15 | 0 | 0 | 0 | 451 | 0 | 407 | 0 | 0 | 0 | 27
2020-02-05 | B56740 | 2 | 중탄소 | SFMN438VM2 |  | Si 탈산 | B | 21 | 68 | 48100 | 113.62 | B | C |  | C | 1 |  | 1 | 1540 | 1546 | 8300 |  |  | 8300 | 87.89 | 11 | 94435 | 1666 |  | Y | 49 | 42 | [7 empty] | 임승수 | 2 |  |  |  |  | Y |  | 104.8 | 12-5 | 0 | 323.89 | A |  | 1651 | 1 | 0.19 | 1567 | 1.56 | 76 | 39 | 328 | 5:28 | 18 | 19 | 0 | 0 |  | 0 | 0 |  | N2 | 2020-02-05 23:08 | 2020-02-05 23:40 | 32 | 2020-02-05 22:44 | 56 |  |  |  |  | Y | [9 empty] | 0 | 17.61 | [20 empty] | 0.53 |  |  | 0.97 | 0.97 | A | [9 empty] | 20 | 0 | 410 | 75 | 0 | 0 | 0 | 797 | 0 | 0 | 0 | 0 | 0 | 0 |  |  | 5
2020-02-05 | A56824 | 1 | 고탄소 | AE1055M1 |  | Al 탈산 | B | 38 | 45 | 51100 | 71.45 | B | C | C |  | 1 | 1 |  | 1520 | 1558 | 4000 |  |  | 4000 | 42.3 | 17 | 94554 | 1587 |  | N | 41 | 30 | [7 empty] | 이호남 | 2 |  | Y |  |  |  |  | 98.95 | 12-4 | 0 | 279.61 | A |  | 1587 | 3 | 0.22 | 1557 | 1 | 71 | 35 | 305 | 5:05 | 20 | 20 | 67 | 0 |  | 0 |  |  | N2 | 2020-02-05 23:04 | 2020-02-05 23:40 | 36 | 2020-02-05 23:03 | 37 |  |  |  |  | Y |  |  |  | Y | [5 empty] | 0 | 155.7 | [23 empty] | 73.2 | 0 | A | [9 empty] | 0 | 0 | 762 | 16 | 0 | 0 | 0 | 299 | 0 | 297 | 0 | 0 | 0 | 48
2020-02-05 | B56741 | 2 | 중탄소 | SFMN438VM2 | TUNDISH교체전 | Si 탈산 | B | 16 | 78 | 46900 | 113.28 | C | C |  | C | 1 |  | 1 | 1540 | 1534 | 8200 |  |  | 8200 | 83.82 | 12 | 97832 | 1637 | 370 | Y | 55 | 50 | [7 empty] | 고승만 | 2 |  |  |  |  | Y |  | 103.5 | 12-2 | 0 | 384.55 | A |  | 1638 | 1 | 0.2 | 1562 | 1.68 | 71 | 33 | 330 | 5:30 | 18 | 18 | 0 | 0 | 60 | 0 | 0 |  | N2 | 2020-02-06 00:15 | 2020-02-06 00:49 | 34 | 2020-02-05 23:54 | 55 |  |  |  |  | Y | [8 empty] | 5 | 0 | 12.92 | [20 empty] | 0.51 |  |  | 0.94 | 0.94 | A | [9 empty] | 30 | 0 | 408 | 0 | 0 | 0 | 0 | 699 | 0 | 0 | 0 | 0 | 0 | 27
2020-02-05 | C54287 | 3 | 저탄소 | SCR420H1V | 연주시작 | Al 탈산 | T | 5 | 65 | 48250 | 99.15 | C | C | C |  | 1 |  | 1 | 1550 | 1589 | 7800 |  |  | 7800 | 94.65 | 30 | 82410 | 1671 |  | Y | 52 | 46 | 레들 가열상태 미흡 | [7 empty] | 3 |  |  |  |  | Y |  | 91.15 | 11-3 | 0 | 310.45 | A |  | 1665 | 2 | 0.49 | 1598 | 1.86 | 89 | 33 | 647 | 10:47 | 10 | 10 | 0 | 0 |  | 0 | 11 |  | N2 | 2020-02-06 00:19 |  | 21 | 2020-02-06 00:08 | 32 |  |  |  |  | Y | [5 empty] | Y |  |  |  | 2.06 | 0 | [23 empty] | 0 | 0 | A | [9 empty] | 1000 | 581 | 23 | 404 | 0 | 0 | 0 | 924 | 0 | 199 | 333 | 0 | 0 | 15 |  |  | 9 |  | 1
2020-02-05 | A56825 | 1 | 고탄소 | AE1055M1 |  | Al 탈산 | B | 6 | 4 | 52300 | 72.1 | C | C | C |  | 1 | 1 |  | 1520 | 1538 | 4100 |  |  | 4100 | 40.95 | 18 | 100116 | 1596 |  | Y | 42 | 27 | [7 empty] | 박안희 | 2 |  | Y |  |  |  |  | 98.85 | 13-3 | 0 | 241.56 | A |  | 1596 | 3 | 0.22 | 1549 | 1.57 | 63 | 26 | 303 | 5:03 | 20 | 20 | 68 | 0 |  | 0 |  |  | N2 | 2020-02-06 00:06 | 2020-02-06 00:42 | 36 | 2020-02-06 00:05 | 37 |  |  |  |  | Y |  |  |  | Y | [5 empty] | 0 | 158.74 | [23 empty] | 83.65 | 0 | A | [9 empty] | 0 | 0 | 692 | 21 | 0 | 0 | 0 | 297 | 0 | 299 | 0 | 0 | 0 | 39
2020-02-05 | B56742 | 2 | 중탄소 | SM45C | TUNDISH교체 | Si 탈산 | B | 36 | 43 | 51450 | 119.37 | C | C |  | C | 1 |  | 1 | 1540 | 1544 | 8600 |  |  | 8600 | 84.7 | 12 | 101532 | 1694 |  | Y | 51 | 48 | [7 empty] | 고승만 | 2 |  |  |  |  | Y |  | 98.45 | 12-4 | 318.46 | 0 | A |  | 1652 | 1 | 0.16 | 1584 | 1.2 | 91 | 42 | 328 | 5:28 | 15 | 21 | 0 | 0 |  | 0 | 0 |  | N2 | 2020-02-06 01:50 | 2020-02-06 02:15 | 24 | 2020-02-06 01:32 | 43 |  |  |  |  | Y | [8 empty] | 4.2 | 0 | 11.47 | [19 empty] | 2.86 | 2.38 |  |  | 0.48 | 0.48 | A | [9 empty] | 0 | 0 | 278 | 0 | 0 | 272 | 0 | 753 | 0 | 458 | 0 | 0 | 0 | 6 |  |  | 7 |  | 1
2020-02-05 | A56826 | 1 | 고탄소 | AE1055M1 |  | Al 탈산 | B | 10 | 3 | 52700 | 73.22 | C | C | C |  | 1 | 1 |  | 1520 | 1560 | 4200 |  |  | 4200 | 41.95 | 18 | 100116 | 1594 |  | Y | 42 | 28 | [7 empty] | 박안희 | 2 |  | Y |  |  |  |  | 105.85 | 14-1 | 0 | 208.4 | A |  | 1594 | 3 | 0.22 | 1557 | 1.28 | 71 | 32 | 290 | 4:50 | 20 | 20 | 69 | 0 |  | 0 |  |  | N2 | 2020-02-06 01:10 | 2020-02-06 01:44 | 33 | 2020-02-06 01:08 | 36 |  |  |  |  | Y |  |  |  | Y | [5 empty] | 0 | 155.54 | [23 empty] | 0.05 | 0 | A | [9 empty] | 0 | 0 | 810 | 14 | 0 | 0 | 0 | 297 | 0 | 295 | 0 | 0 | 0 | 73
2020-02-05 | C54288 | 3 | 저탄소 | SCR420H1V | 연주종료 | Al 탈산 | T | 37 | 38 | 52200 | 85.47 | C | C | C |  | 1 |  | 1 | 1550 | 1568 | 6500 |  |  | 6500 | 65.73 | 36 | 98892 | 1647 |  | Y | 43 | 38 | [8 empty] | 3 |  |  |  |  | Y |  | 98.15 | 12-5 | 0 | 265.69 | A |  | 1633 | 2 | 0.5 | 1583 | 1.43 | 74 | 32 | 475 | 7:55 | 10 | 10 | 0 | 0 |  | 0 | 8 |  | N2 | 2020-02-06 01:25 |  | 19 | 2020-02-06 01:16 | 28 |  |  |  |  | Y | [5 empty] | Y |  |  |  | 2.46 | 0 | [23 empty] | 0 | 0 | A | [9 empty] | 218 | 1403 | 38 | 455 | 0 | 0 | 0 | 405 | 0 | 201 | 0 | 0 | 0 | 14 |  |  | 5
2020-02-05 | A56827 | 1 | 고탄소 | AE1055M1 |  | Al 탈산 | B | 31 | 3 | 53900 | 74.23 | C | C | C |  | 1 | 1 |  | 1520 | 1542 | 4400 |  |  | 4400 | 43.95 | 18 | 100116 | 1588 |  | Y | 43 | 28 | [7 empty] | 박안희 | 2 |  | Y |  |  |  |  | 101.65 | 13-7 | 0.01 | 208.46 | A |  | 1588 | 3 | 0.21 | 1547 | 1.32 | 61 | 24 | 278 | 4:38 | 20 | 20 | 70 | 0 |  | 0 |  |  | N2 | 2020-02-06 02:18 | 2020-02-06 02:50 | 32 | 2020-02-06 02:18 | 33 |  |  |  |  | Y |  |  |  | Y | [5 empty] | 0 | 155.68 | [23 empty] | 7.49 | 0 | A | [9 empty] | 0 | 0 | 755 | 28 | 0 | 0 | 0 | 297 | 0 | 297 | 0 | 0 | 0 | 36
2020-02-05 | C54289 | 3 | 저탄소 | SCR420H1V | 연주종료 | Al 탈산 | T | 30 | 58 | 51200 | 85.4 | C | C | C |  | 1 |  | 1 | 1550 | 1557 | 6600 |  |  | 6600 | 72.81 | 33 | 90651 | 1644 | 380 | Y | 42 | 37 | [8 empty] | 3 |  |  |  |  | Y |  | 92.45 | 11-5 | 0 | 235.39 | A |  | 1639 | 2 | 0.56 | 1586 | 1.56 | 77 | 34 | 459 | 7:39 | 10 | 10 | 0 | 0 |  | 0 | 9 |  | N2 | 2020-02-06 02:30 |  | 27 | 2020-02-06 02:21 | 36 |  |  |  |  | Y | [5 empty] | Y |  |  |  | 2.3 | 0 | [23 empty] | 0 | 0 | A | [9 empty] | 785 | 860 | 52 | 424 | 0 | 0 | 0 | 399 | 0 | 201 | 0 | 0 | 0 | 7 |  |  | 5
2020-02-05 | B56743 | 2 | 중탄소 | SM45C |  | Si 탈산 | B | 18 | 49 | 50550 | 105.6 | C | C |  | C | 1 |  | 1 | 1540 | 1625 | 4200 |  |  | 4200 | 45.39 | 12 | 92534 | 1636 |  | Y | 56 | 31 | 전기로 출강 산화성 슬러그 많아 제재후 작업 으로 작업지연 | [6 empty] | 고승만 | 2 |  |  |  |  | Y |  | 97.25 | 12-1 | 304.32 | 0 | A |  | 1614 | 1 | 0.21 | 1552 | 1.3 | 59 | 31 | 296 | 4:56 | 15 | 15 | 0 | 0 |  | 0 | 0 |  | N2 | 2020-02-06 02:53 | 2020-02-06 03:17 | 24 | 2020-02-06 02:39 | 38 |  |  |  |  | Y | [8 empty] | 4.5 | 0 | 21.81 | [23 empty] | 0.27 | 0.27 | A | [9 empty] | 0 | 0 | 100 | 0 | 0 | 364 | 0 | 1352 | 0 | 459 | 0 | 0 | 0 | 0 |  |  | 5
2020-02-05 | A56828 | 1 | 고탄소 | AE1055M1 |  | Al 탈산 | B | 38 | 46 | 50700 | 79.85 | C | C | C |  | 1 | 1 |  | 1520 | 1558 | 3500 |  |  | 3500 | 34.96 | 18 | 100116 | 1595 |  | Y | 42 | 27 | [7 empty] | 박안희 | 2 |  | Y |  |  |  |  | 108.1 | 13-3 | 0 | 176.25 | A |  | 1595 | 3 | 0.22 | 1554 | 1.11 | 68 | 32 | 303 | 5:03 | 20 | 20 | 71 | 0 |  | 0 |  |  | N2 | 2020-02-06 03:26 | 2020-02-06 03:50 | 24 | 2020-02-06 03:25 | 25 |  |  |  |  | Y |  |  |  | Y | [5 empty] | 0 | 202.97 | [23 empty] | 9.37 | 0 | A | [9 empty] | 0 | 0 | 792 | 20 | 0 | 0 | 0 | 298 | 0 | 298 | 0 | 0 | 0 | 35
2020-02-05 | C54290 | 3 | 저탄소 | SCR420H1V | 연주종료 | Al 탈산 | T | 11 | 54 | 48750 | 92.25 | C | C | C |  | 1 |  | 1 | 1550 | 1564 | 7800 |  |  | 7800 | 78.87 | 36 | 98892 | 1659 |  | Y | 47 | 43 | 레들 가열미흡 | [7 empty] | 3 |  |  |  |  | Y |  | 96.55 | 11-10 | 0 | 295.08 | A |  | 1645 | 2 | 0.47 | 1586 | 1.55 | 77 | 27 | 500 | 8:20 | 10 | 10 | 0 | 0 |  | 0 | 8 |  | N2 | 2020-02-06 03:43 |  | 22 | 2020-02-06 03:35 | 30 |  |  |  |  | Y | [5 empty] | Y |  |  |  | 2.76 | 0 | [23 empty] | 0 | 0 | A | [9 empty] | 459 | 1099 | 16 | 253 | 0 | 0 | 0 | 398 | 0 | 200 | 0 | 0 | 0 | 9 |  |  | 5
2020-02-05 | B56744 | 2 | 중탄소 | SM45C |  | Si 탈산 | B | 21 | 69 | 48100 | 97.3 | C | C |  | C | 1 |  | 1 | 1540 | 1535 | 6000 |  |  | 6000 | 63.01 | 12 | 95220 | 1635 |  | Y | 41 | 33 | [7 empty] | 고승만 | 2 |  |  |  |  | Y |  | 95.9 | 11-6 | 33.03 | 196.3 | A |  | 1602 | 1 | 0.23 | 1554 | 1 | 61 | 23 | 236 | 3:56 | 15 | 16 | 0 | 0 |  | 0 | 0 |  | N2 | 2020-02-06 03:54 | 2020-02-06 04:20 | 26 | 2020-02-06 03:39 | 41 |  |  |  |  | Y | [8 empty] | 5 | 0 | 9.77 | [23 empty] | 0.3 | 0.3 | A | [9 empty] | 0 | 0 | 366 | 0 | 0 | 185 | 0 | 556 | 0 | 454 | 0 | 0 | 0 | 12
2020-02-05 | A56829 | 1 | 고탄소 | AE1055M1 | TUNDISH교체전 | Al 탈산 | B | 6 | 5 | 53400 | 80.23 | C | C | C |  | 1 | 1 |  | 1520 | 1567 | 4600 |  |  | 4600 | 64.09 | 12 | 71772 | 1576 | 360 | Y | 42 | 30 | [7 empty] | 박안희 | 2 |  |  | Y |  |  |  | 104.45 | 13-9 | 0 | 245.44 | A |  | 1576 | 3 | 0.22 | 1560 | 0.43 | 74 | 33 | 288 | 4:48 | 20 | 20 | 72 | 0 |  | 0 |  |  | N2 | 2020-02-06 04:28 | 2020-02-06 04:57 | 28 | 2020-02-06 04:26 | 30 |  |  |  |  | Y |  |  |  | Y | [5 empty] | 0 | 236.85 | [23 empty] | 0.01 | 0 | A | [9 empty] | 0 | 0 | 602 | 14 | 0 | 0 | 0 | 520 | 0 | 448 | 0 | 0 | 0 | 57
2020-02-05 | B56745 | 2 | 중탄소 | SM45C |  | Si 탈산 | B | 16 | 79 | 47450 | 96.75 | C | C |  | C | 1 |  | 1 | 1540 | 1537 | 6300 |  |  | 6300 | 66.21 | 12 | 95152 | 1637 |  | Y | 41 | 34 | [7 empty] | 고승만 | 2 |  |  |  |  | Y |  | 93.75 | 11-3 | 0 | 258.47 | A |  | 1607 | 1 | 0.17 | 1553 | 1 | 60 | 24 | 322 | 5:22 | 15 | 15 | 0 | 0 |  | 0 | 0 |  | N2 | 2020-02-06 04:56 | 2020-02-06 05:23 | 28 | 2020-02-06 04:44 | 40 |  |  |  |  | Y | [8 empty] | 5.5 | 0 | 10.15 | [23 empty] | 0.23 | 0.23 | A | [9 empty] | 0 | 0 | 0 | 0 | 0 | 242 | 0 | 753 | 0 | 458 | 0 | 0 | 0 | 0 |  |  | 5
2020-02-05 | C54291 | 3 | 저탄소 | SCR420H1V | 연주종료 | Al 탈산 | T | 5 | 66 | 48750 | 85.6 | C | C | C |  | 1 |  | 1 | 1550 | 1558 | 6500 |  |  | 6500 | 65.73 | 36 | 98892 | 1646 |  | Y | 42 | 36 | [8 empty] | 3 |  |  |  |  | Y |  | 94.6 | 11-6 | 0 | 213.23 | A |  | 1637 | 2 | 0.47 | 1580 | 1.73 | 71 | 33 | 522 | 8:42 | 10 | 10 | 0 | 0 |  | 0 | 11 |  | N2 | 2020-02-06 04:50 |  | 24 | 2020-02-06 04:40 | 34 |  |  |  |  | Y | [5 empty] | Y |  |  |  | 3.04 | 0 | [23 empty] | 0.63 | 0 | A | [9 empty] | 630 | 995 | 40 | 407 | 0 | 0 | 0 | 400 | 0 | 200 | 0 | 0 | 0 | 5 |  |  | 5
2020-02-05 | B56746 | 2 | 중탄소 | SM45C |  | Si 탈산 | B | 36 | 44 | 51150 | 95.23 | C | C |  | A | 1 |  | 1 | 1540 | 1564 | 5500 |  |  | 5500 | 35.25 | 20 | 156036 | 1625 |  | Y | 39 | 30 | [7 empty] | 고승만 | 2 |  |  |  |  | Y |  | 99.95 | 12-5 | 0 | 227.01 | A |  | 1603 | 1 | 0.19 | 1559 | 1 | 66 | 22 | 286 | 4:46 | 15 | 16 | 0 | 0 |  | 0 | 0 |  | N2 | 2020-02-06 06:02 | 2020-02-06 06:27 | 25 | 2020-02-06 05:49 | 38 |  |  |  |  | Y | [8 empty] | 4.5 | 0 | 7.37 | [23 empty] | 0.13 | 0.13 | A | [9 empty] | 0 | 0 | 370 | 0 | 0 | 264 | 0 | 552 | 0 | 251 | 0 | 0 | 0 | 36
2020-02-05 | A56830 | 1 | 저탄소 | AE4318M | 교체연주종료 | Al 탈산 | B | 10 | 4 | 52700 | 83.23 | C | C | A |  | 1 | 1 |  | 1540 | 1554 | 8100 |  |  | 8100 | 91.33 | 12 | 88692 | 1642 |  | Y | 49 | 41 | [7 empty] | 박안희 | 2 |  | Y |  |  |  |  | 108 | 14-3 | 192.76 | 0 | A |  | 1642 | 3 | 0.25 | 1599 | 1.3 | 92 | 34 | 272 | 4:32 | 16 | 20 | 73 | 0 |  | 0 |  |  | AR | 2020-02-06 06:00 | 2020-02-06 06:39 | 13 | 2020-02-06 05:58 | 15 | [14 empty] | 99.35 | 61.55 | [19 empty] | 2.05 |  |  |  | 0.03 | 0 | A | [9 empty] | 195 | 1053 | 0 | 33 | 0 | 0 | 0 | 520 | 0 | 559 | 0 | 0 | 0 | 9 |  |  | 25
2020-02-05 | C54292 | 3 | 저탄소 | SCR420H1V | TUNDISH교체전 | Al 탈산 | T | 37 | 39 | 52650 | 75.87 | C | C | A |  | 1 |  | 1 | 1550 | 1555 | 6800 |  |  | 6800 | 72.81 | 34 | 93398 | 1594 |  | Y | 42 | 36 | [8 empty] | 2 | [6 empty] | 100.3 | 12-7 | 0.06 | 184.7 | A |  | 1628 | 2 | 0.45 | 1628 | 0 | 119 | 33 | 510 | 8:30 | 10 | 10 | 0 | 0 |  | 0 |  |  | N2 | 2020-02-06 06:09 |  | 12 | 2020-02-06 05:58 | 23 | [14 empty] | 3.16 | 0 | [23 empty] | 0.63 | 0 | A | [9 empty] | 1415 | 491 | 82 | 294 | 0 | 0 | 0 | 703 | 0 | 199 | 101 | 0 | 0 | 8 |  |  | 6
2020-02-05 | B56747 | 2 | 중탄소 | SM45CM |  | Al 탈산 | B | 31 | 4 | 54350 | 101.22 | C | A |  | A | 1 |  | 1 | 1540 | 1595 | 5300 |  |  | 5300 | 150.41 | 6 | 35238 | 1625 |  | Y | 43 | 28 |  |  | A56828 | 05 |  |  |  | 고승만 | 2 |  |  | Y |  | N |  |  |  | 0 | 118.33 | A |  | 1610 | 1 | 0.15 | 1544 | 1.57 | 52 | 11 | 412 | 6:52 | 15 | 16 | 0 | 0 | 27 | 0 | 0 |  | N2 | 2020-02-06 07:07 | 2020-02-06 07:34 | 27 | 2020-02-06 06:44 | 50 |  |  |  |  | Y | [8 empty] | 4.5 | 3.38 | 6.4 | [23 empty] | 0.03 | 0.03 | A | [9 empty] | 111 | 0 | 359 | 0 | 0 | 165 | 0 | 754 | 0 | 253 | 0 | 0 | 0 | 77
2020-02-06 | C54293 | 3 | 중탄소 | SM45CM |  | Al 탈산 | B | 30 | 59 | 50650 | 103.93 | A | A | A |  | 1 |  | 1 | 1535 | 1546 | 7200 |  |  | 7200 | 77.7 | 16 | 92663 | 1628 |  | Y | 54 | 36 |  |  | A56829 | 10 |  |  |  | 도주용 | 2 |  |  | Y |  | Y | 4 | 102.55 | 12-5 | 315.81 | 0 | A |  | 1631 | 2 | 0.58 | 1557 | 2.18 | 65 | 22 | 422 | 7:02 | 15 | 15 | 0 | 0 |  | 0 |  |  | N2 | 2020-02-06 07:52 | 2020-02-06 08:14 | 22 | 2020-02-06 07:35 | 39 |  |  |  |  | Y | [5 empty] | N |  |  |  | 6.22 | 0 | [23 empty] | 0 | 0 | A | [9 empty] | 31 | 0 | 127 | 0 | 0 | 0 | 0 | 800 | 0 | 300 | 201 | 0 | 0 | 32
2020-02-06 | C54294 | 3 | 중탄소 | XC48 | 연주시작 | Al 탈산 | T | 5 | 67 | 48550 | 105.52 | A | A | A |  | 1 |  | 1 | 1535 | 1524 | 7900 |  |  | 7900 | 87.15 | 33 | 90651 | 1663 |  | Y | 53 | 38 | [7 empty] | 정종훈 | 2 |  |  |  |  | Y | 4 | 94.45 | 11-5 | 292.07 | 0 | A |  | 1643 | 2 | 0.47 | 1582 | 1.85 | 91 | 45 | 389 | 6:29 | 10 | 11 | 0 | 0 |  | 0 | 20 |  | AR | 2020-02-06 08:58 |  | 20 | 2020-02-06 08:38 | 41 |  |  |  |  | Y | [5 empty] | N |  |  | 6 | 6.44 | 0 | [23 empty] | 0.39 | 0 | A |  |  | 10.051 | 27.995 | 48.757 | 0.598 | 4.85 | 1.741 | 1502.77 | 206 | 0 | 661 | 0 | 0 | 0 | 0 | 603 | 0 | 300 | 201 | 0 | 0 | 42 |  |  | 12 |  | 1
2020-02-06 | B56748 | 2 | 중탄소 | SM45CM |  | Al 탈산 | B | 16 | 80 | 47500 | 78.35 | A | A |  | A | 1 |  | 1 | 1540 | 1557 | 6500 |  |  | 6500 | 78.2 | 10 | 83124 | 1626 |  | Y | 36 | 31 | [7 empty] | 임현진 | 2 |  |  |  |  | Y |  | 94.8 | 11-4 | 0 | 250.27 | A |  | 1621 | 1 | 0.17 | 1559 | 1.72 | 67 | 30 | 400 | 6:40 | 15 | 16 | 0 | 0 |  | 0 | 0 |  | N2 | 2020-02-06 09:16 | 2020-02-06 09:31 | 15 | 2020-02-06 09:06 | 25 |  |  |  |  | Y | [8 empty] | 6 | 8.84 | 0 | [23 empty] | 0.13 | 0.13 | A | [9 empty] | 122 | 0 | 474 | 0 | 0 | 100 | 0 | 1261 | 0 | 519 | 226 | 0 | 0 | 22
2020-02-06 | C54295 | 3 | 중탄소 | XC48 | 연주종료 | Al 탈산 | T | 11 | 55 | 48600 | 95.92 | A | A | A |  | 1 |  | 1 | 1535 | 1546 | 6400 |  |  | 6400 | 70.6 | 33 | 90651 | 1598 |  | Y | 45 | 35 | [7 empty] | 도주용 | 2 |  |  |  |  | Y | 4 | 92.25 | 11-5 | 183.62 | 0 | A |  | 1613 | 2 | 0.54 | 1555 | 1.71 | 64 | 42 | 369 | 6:09 | 10 | 10 | 0 | 0 |  | 0 | 18 |  | AR | 2020-02-06 09:58 |  | 18 | 2020-02-06 09:40 | 36 |  |  |  |  | Y | [5 empty] | N |  |  | 6 | 5.63 | 0 | [23 empty] | 0 | 0 | A |  |  | 8.808 | 29.925 | 48.441 | 0.263 | 5.499 | 1.618 | 1467.96 | 269 | 0 | 544 | 0 | 0 | 0 | 0 | 397 | 0 | 301 | 0 | 0 | 0 | 28
2020-02-06 | A56831 | 1 | 중탄소 | SM45CM |  | Al 탈산 | B | 18 | 50 | 51150 | 111.9 | A | A |  | A | 1 |  | 1 | 1530 | 1607 | 5500 |  |  | 5500 | 68.54 | 14 | 80248 | 1611 |  | Y | 71 | 33 | [7 empty] | 정용태 | 3 | [6 empty] | 109.15 | 13-3 | 9.55 | 271.84 | A |  | 1617 | 1 | 0.14 | 1570 | 1.38 | 78 | 39 | 296 | 4:56 | 15 | 15 | 0 | 0 |  | 0 | 0 |  | N2 | 2020-02-06 10:15 | 2020-02-06 10:29 | 14 | 2020-02-06 10:07 | 22 |  |  |  |  | Y | [8 empty] | 4.5 | 8.55 | 0 | [23 empty] | 0 | 0 | A | [9 empty] | 8 | 66 | 599 | 0 | 0 | 0 | 0 | 352 | 0 | 497 | 0 | 0 | 0 | 11
2020-02-06 | B56749 | 2 | 중탄소 | SM45CM |  | Al 탈산 | B | 21 | 70 | 48700 | 124.37 | A | A |  | A | 1 |  | 1 | 1540 | 1514 | 7000 |  |  | 7000 | 74.46 | 16 | 94012 | 1636 |  | N | 62 | 33 | A56831 27톤 이월함 (C% over) | [6 empty] | 임현진 | 2 |  |  |  |  | Y |  | 100.6 | 12-1 | 0.02 | 359.85 | A |  | 1603 | 1 | 0.19 | 1554 | 0.98 | 62 | 24 | 309 | 5:09 | 15 | 16 | 0 | 0 |  | 0 | 0 |  | N2 | 2020-02-06 11:14 | 2020-02-06 11:38 | 24 | 2020-02-06 11:02 | 36 |  |  |  |  | Y | [8 empty] | 4.6 | 9.13 | 0 | [23 empty] | 0 | 0 | A | [9 empty] | 41 | 0 | 462 | 0 | 0 | 100 | 0 | 1056 | 0 | 556 | 151 | 0 | 0 | 7
2020-02-06 | C54296 | 3 | 중탄소 | XC48 | 연주종료 | Al 탈산 | T | 37 | 40 | 52350 | 87.68 | A | A | A |  | 1 |  | 1 | 1535 | 1533 | 6600 |  |  | 6600 | 80.09 | 30 | 82410 | 1632 |  | Y | 44 | 36 | [7 empty] | 정종훈 | 2 |  |  |  |  | Y |  | 94.75 | 12-1 | 299.84 | 0 | A |  | 1618 | 2 | 0.47 | 1561 | 1.78 | 70 | 31 | 447 | 7:27 | 10 | 13 | 0 | 0 |  | 0 | 11 |  | AR | 2020-02-06 10:52 |  | 24 | 2020-02-06 10:41 | 36 |  |  |  |  | Y | [5 empty] | N |  |  | 6 | 5.1 | 0 | [23 empty] | 0 | 0 | A | [9 empty] | 203 | 0 | 473 | 0 | 0 | 0 | 0 | 701 | 0 | 299 | 117 | 0 | 0 | 26 |  |  | 5
2020-02-06 | C54297 | 3 | 중탄소 | XC48 | 연주종료 | Al 탈산 | T | 30 | 60 | 50600 | 82.02 | A | A | A |  | 1 |  | 1 | 1535 | 1570 | 5600 |  |  | 5600 | 56.63 | 36 | 98892 | 1614 |  | Y | 42 | 33 |  |  | C54294 | 05 |  |  |  | 도주용 | 2 |  | Y |  |  | Y | 4 | 104.35 | 12-6 | 176.9 | 0 | A |  | 1605 | 2 | 0.56 | 1554 | 1.7 | 63 | 31 | 395 | 6:35 | 10 | 10 | 0 | 0 |  | 0 | 11 |  | AR | 2020-02-06 11:58 |  | 19 | 2020-02-06 11:47 | 30 |  |  |  |  | Y | [5 empty] | N |  |  | 4.5 | 4.49 | 0 | [23 empty] | 0.69 | 0 | A | [9 empty] | 253 | 0 | 569 | 0 | 0 | 0 | 0 | 854 | 0 | 301 | 0 | 0 | 0 | 48 |  |  | 5
2020-02-06 | B56750 | 2 | 중탄소 | SM45CM | TUNDISH교체전 | Al 탈산 | B | 36 | 45 | 51900 | 102.2 | A | A |  | A | 1 |  | 1 | 1540 | 1594 | 5400 |  |  | 5400 | 60.28 | 13 | 89578 | 1657 |  | Y | 36 | 29 | [7 empty] | 임현진 | 2 |  |  |  |  | Y |  | 92.3 | 11-7 | 0 | 105.3 | A |  | 1626 | 1 | 0.19 | 1560 | 0 | 68 | 34 | 275 | 4:35 | 15 | 16 | 0 | 0 |  | 0 | 0 |  | N2 | 2020-02-06 12:21 | 2020-02-06 12:34 | 13 | 2020-02-06 12:08 | 26 |  |  |  |  | Y | [8 empty] | 5 | 10.77 | 0 | 대기래들 | [22 empty] | 0.1 | 0.1 | A | [9 empty] | 154 | 0 | 495 | 0 | 0 | 97 | 0 | 554 | 0 | 253 | 0 | 0 | 0 | 30
2020-02-06 | B56751 | 2 | 저탄소 | FPA-20NICRMOHM2 | TUNDISH교체 | Si 탈산 | B | 16 | 81 | 47000 | 109.3 | A | A |  | A | 1 |  | 1 | 1555 | 1584 | 9600 |  |  | 9600 | 103.15 | 11 | 93071 | 1676 |  | Y | 54 | 47 | [15 empty] | 105.1 | 12-3 | 0 | 347.84 | A |  | 1670 | 1 | 0.16 | 1600 | 1.63 | 92 | 37 | 245 | 4:05 | 16 | 21 | 0 | 0 |  | 0 | 0 |  | N2 | 2020-02-06 13:39 | 2020-02-06 13:56 | 17 | 2020-02-06 13:21 | 35 |  |  |  |  | Y | [8 empty] | 4.5 | 6.69 | 1.7 | [19 empty] | 2.18 |  |  |  | 0.4 | 0.4 | A | [9 empty] | 580 | 427 | 191 | 67 | 0 | 0 | 0 | 601 | 0 | 201 | 0 | 0 | 0 | 0 |  |  | 7 |  | 1
2020-02-06 | C54298 | 3 | 중탄소 | XC48 | TUNDISH교체전 | Al 탈산 | T | 5 | 68 | 48150 | 80.9 | A | A | A |  | 1 |  | 1 | 1535 | 1566 | 5100 |  |  | 5100 | 48.86 | 38 | 104386 | 1627 |  | Y | 43 | 30 | [15 empty] | 102.75 | 12-3 | 131.3 | 0 | A |  | 1614 | 2 | 0.57 | 1564 | 2.63 | 73 | 29 | 371 | 6:11 | 10 | 10 | 0 | 0 |  | 0 | 20 |  | AR | 2020-02-06 13:13 |  | 11 | 2020-02-06 12:54 | 30 |  |  |  |  | Y | [5 empty] | N |  |  | 4.5 | 5.08 | 0 | [23 empty] | 0 | 0 | A | [9 empty] | 199 | 0 | 553 | 0 | 0 | 0 | 0 | 591 | 0 | 299 | 0 | 0 | 0 | 105
2020-02-06 | B56752 | 2 | 저탄소 | FPA-20NICRMOHM2 |  | Si 탈산 | B | 18 | 51 | 50100 | 102.37 | A | A |  | B | 1 |  | 1 | 1555 | 1564 | 8900 |  |  | 8900 | 95.63 | 11 | 93071 | 1657 |  | Y | 51 | 45 | [15 empty] | 98 | 12-2 | 0 | 300.21 | A |  | 1647 | 1 | 0.24 | 1583 | 1.47 | 75 | 35 | 271 | 4:31 | 16 | 18 | 0 | 0 | 80 | 0 | 0 |  | N2 | 2020-02-06 14:44 | 2020-02-06 15:03 | 18 | 2020-02-06 14:30 | 32 |  |  |  |  | Y | [8 empty] | 4.5 | 0 | 17.57 | [23 empty] | 0.24 | 0.24 | A | [9 empty] | 270 | 672 | 66 | 129 | 0 | 0 | 0 | 850 | 0 | 104 | 0 | 0 | 0 | 0 |  |  | 5
2020-02-06 | C54299 | 3 | 중탄소 | SM45CI |  | Al 탈산 | I | 11 | 56 | 49200 | 126.58 | A | B | B |  | 1 |  | 1 | 1560 | 1547 | 8000 |  |  | 8000 | 85.84 | 4 | 93200 | 1640 |  | INGOT | 45 | 41 | [15 empty] | 95.95 | 11-9 | 319.04 | 0 | A |  | 1639 | 2 | 0.5 | 1559 | 1.57 | 66 |  | 532 | 8:52 | 20 | 20 | 0 | 0 |  | 0 | 15 |  | AR | 2020-02-06 15:25 |  | 24 | 2020-02-06 14:54 | [5 empty] | Y | [5 empty] | N |  |  |  | 7.31 | 0 | [18 empty] | 1.2 |  |  |  |  | 1.24 | 0 | A | [9 empty] | 0 | 0 | 317 | 0 | 0 | 0 | 0 | 898 | 0 | 300 | 199 | 0 | 0 | 6
2020-02-06 | B56753 | 2 | 저탄소 | FPA-20NICRMOHM2 |  | Si 탈산 | B | 21 | 71 | 47600 | 105.95 | B | B |  | B | 1 |  | 1 | 1555 | 1566 | 8800 |  |  | 8800 | 86.67 | 12 | 101532 | 1675 |  | Y | 52 | 45 | [7 empty] | 임승수 | 2 |  |  |  |  | Y |  | 103.3 | 12-3 | 0 | 353.69 | A |  | 1643 | 1 | 0.25 | 1575 | 1.56 | 67 | 30 | 251 | 4:11 | 16 | 17 | 0 | 0 |  | 0 | 0 |  | N2 | 2020-02-06 15:52 | 2020-02-06 16:09 | 17 | 2020-02-06 15:36 | 33 |  |  |  |  | Y | [8 empty] | 5 | 16.1 | 0.76 | [23 empty] | 0.41 | 0.41 | A | [9 empty] | 565 | 456 | 152 | 40 | 0 | 0 | 0 | 797 | 0 | 100 | 0 | 0 | 0 | 5 |  |  | 5
2020-02-06 | C54300 | 3 | 중탄소 | AE15B36D2 | 연주시작 | Al 탈산 | T | 37 | 41 | 52650 | 132 | B | B | B |  | 1 |  | 1 | 1535 | 1564 | 8000 |  |  | 8000 | 83.42 | 35 | 95900 | 1648 |  | Y | 70 | 23 | 수강기중기 이상으로 작업 지연 |  | C54297 | 05 |  |  |  | 박재승 | 3 |  | N | Y |  | Y |  | 98.85 | 12-5 | 384.85 | 0 | A |  | 1637 | 2 | 0.49 | 1585 | 1.37 | 87 | 37 | 347 | 5:47 | 13 | 13 | 0 | 0 |  | 0 | 10 |  | AR | 2020-02-06 16:42 |  | 14 | 2020-02-06 16:19 | 36 |  |  |  |  | N | [5 empty] | N |  |  |  | 5.09 | 0 | [23 empty] | 1.24 | 0 | B |  |  | 7.789 | 31.712 | 49.013 | 0.27 | 6.292 | 1.545 | 1455.36 | 31 | 0 | 581 | 0 | 0 | 0 | 0 | 802 | 0 | 299 | 133 | 0 | 0 | 13 |  |  | 9 |  | 1
2020-02-06 | B56754 | 2 | 저탄소 | FPA-20NICRMOHM2 |  | Si 탈산 | B | 31 | 5 | 55100 | 103.7 | B | B |  | B | 1 |  | 1 | 1555 | 1534 | 10500 |  |  | 10500 | 103.42 | 12 | 101532 | 1676 |  | Y | 54 | 50 | 대기래들 및 출강온도 낮아 작업시간 지연 | [6 empty] | 임승수 | 2 |  |  |  |  | Y |  | 106.7 | 14-2 | 0.41 | 89.59 | A |  | 1648 | 1 | 0.16 | 1579 | 1.5 | 71 | 29 | 325 | 5:25 | 16 | 17 | 0 | 0 |  | 0 | 0 |  | N2 | 2020-02-06 16:58 | 2020-02-06 17:15 | 17 | 2020-02-06 16:47 | 28 | EAF | 열간 보수 |  |  | Y | [9 empty] | 8.57 | 2.54 | [23 empty] | 0.21 | 0.21 | A | [9 empty] | 771 | 222 | 164 | 40 | 0 | 0 | 0 | 1544 | 0 | 0 | 0 | 0 | 0 | 10 |  |  | 5
2020-02-06 | C54301 | 3 | 중탄소 | AE15B36D2 | 연주종료 | Al 탈산 | T | 30 | 61 | 51600 | 112.52 | B | B | B |  | 1 |  | 1 | 1535 | 1552 | 8100 |  |  | 8100 | 79.9 | 37 | 101380 | 1638 |  | Y | 67 | 35 | [7 empty] | 박재승 | 3 |  |  |  |  | Y |  | 99.3 | 12-1 | 216.66 | 0 | A |  | 1640 | 2 | 0.48 | 1582 | 1.87 | 84 | 44 | 399 | 6:39 | 13 | 18 | 0 | 0 |  | 0 | 10 |  | AR | 2020-02-06 17:53 |  | 7 | 2020-02-06 17:38 | 22 |  |  |  |  | N | [5 empty] | N |  |  |  | 9.89 | 0 | [23 empty] | 1.24 | 0 | A |  |  | 9.509 | 28.834 | 46.589 | 0.769 | 4.899 | 1.615 | 1487.24 | 23 | 0 | 522 | 0 | 0 | 0 | 0 | 775 | 0 | 301 | 79 | 0 | 0 | 26 |  |  | 5
2020-02-06 | B56755 | 2 | 저탄소 | FPA-20NICRMOHM2 |  | Si 탈산 | B | 36 | 46 | 51900 | 104.18 | B | B |  | B | 1 |  | 1 | 1555 | 1514 | 10500 |  |  | 10500 | 112.82 | 11 | 93071 | 1684 |  | Y | 56 | 50 | 출강온도 낮아 작업지연 | [6 empty] | 임승수 | 2 |  |  |  |  | Y |  | 99.4 | 12-4 | 0.07 | 294.65 | A |  | 1659 | 1 | 0.41 | 1590 | 1.59 | 82 | 38 | 469 | 7:49 | 16 | 17 | 0 | 0 |  | 0 | 0 |  | N2 | 2020-02-06 18:08 | 2020-02-06 18:26 | 17 | 2020-02-06 17:58 | 28 |  |  |  |  | Y | [8 empty] | 3.6 | 10.67 | 3.37 | [23 empty] | 0.28 | 0.28 | B | [9 empty] | 870 | 202 | 33 | 386 | 0 | 0 | 0 | 1496 | 0 | 0 | 0 | 0 | 0 | 5 |  |  | 5
2020-02-06 | C54302 | 3 | 중탄소 | AE15B36D2 | 연주종료 | Al 탈산 | T | 5 | 69 | 48150 | 93.67 | B | B | B |  | 1 |  | 1 | 1535 | 1543 | 7000 |  |  | 7000 | 72.99 | 35 | 95900 | 1630 |  | Y | 52 | 6 | [7 empty] | 박재승 | 3 |  |  |  |  | Y |  | 93.25 | 11-4 | 269.24 | 0 | A |  | 1619 | 2 | 0.47 | 1566 | 1.77 | 68 | 32 | 544 | 9:04 | 13 | 13 | 0 | 0 |  | 0 | 10 |  | AR | 2020-02-06 18:50 |  | 15 | 2020-02-06 18:38 | 27 |  |  |  |  | N | [5 empty] | N |  |  |  | 6.68 | 0 | [23 empty] | 1.24 | 0 | A | [9 empty] | 258 | 0 | 533 | 0 | 0 | 0 | 0 | 921 | 0 | 300 | 99 | 0 | 0 | 13 |  |  | 5
2020-02-06 | B56756 | 2 | 저탄소 | FPA-20NICRMOHM2 |  | Si 탈산 | B | 18 | 52 | 50150 | 104.17 | B | B |  | B | 1 |  | 1 | 1555 | 1524 | 9100 |  |  | 9100 | 97.77 | 11 | 93071 | 1655 |  | Y | 53 | 46 | 출강온도 낮아 작업지연 | [6 empty] | 임승수 | 2 |  |  |  |  | Y |  | 89.85 | 11-3 | 0.24 | 125.31 | A |  | 1654 | 1 | 0.2 | 1584 | 1.66 | 76 | 42 | 251 | 4:11 | 16 | 17 | 0 | 0 |  | 0 | 0 |  | N2 | 2020-02-06 19:26 | 2020-02-06 19:40 | 14 | 2020-02-06 19:10 | 30 |  |  |  |  | Y | [8 empty] | 5 | 10.15 | 3.22 | [23 empty] | 0.4 | 0.4 | A | [9 empty] | 482 | 405 | 241 | 297 | 0 | 0 | 0 | 1101 | 0 | 0 | 0 | 0 | 0 | 0 |  |  | 5
2020-02-06 | C54303 | 3 | 중탄소 | AE15B36D2 | 연주종료 | Al 탈산 | T | 11 | 57 | 47800 | 96.78 | B | B | B |  | 1 |  | 1 | 1535 | 1531 | 7200 |  |  | 7200 | 77.29 | 34 | 93160 | 1628 |  | Y | 59 | 39 | [7 empty] | 박재승 | 3 |  |  |  |  | Y |  | 96.9 | 11-10 | 288.13 | 0 | A |  | 1619 | 2 | 0.49 | 1571 | 2 | 73 | 33 | 370 | 6:10 | 13 | 13 | 0 | 0 |  | 0 |  |  | AR | 2020-02-06 19:55 |  | 12 | 2020-02-06 19:40 | 27 | [14 empty] | 8.21 | 0 | [23 empty] | 1.24 | 0 | A | [9 empty] | 54 | 0 | 375 | 0 | 0 | 0 | 0 | 697 | 0 | 300 | 134 | 0 | 0 | 22 |  |  | 5
2020-02-06 | B56757 | 2 | 저탄소 | FPA-20NICRMOHM2 |  | Si 탈산 | B | 21 | 72 | 47700 | 104.3 | B | B |  | B | 1 |  | 1 | 1555 | 1536 | 8400 |  |  | 8400 | 99.28 | 10 | 84610 | 1665 | 371 | Y | 51 | 43 | [7 empty] | 임승수 | 2 |  |  |  |  | Y |  | 89 | 10-9 | 0 | 310.12 | A |  | 1642 | 1 | 0.2 | 1576 | 1.53 | 68 | 38 | 337 | 5:37 | 16 | 17 | 0 | 0 |  | 0 | 0 |  | N2 | 2020-02-06 20:33 | 2020-02-06 20:44 | 11 | 2020-02-06 20:15 | 29 |  |  |  |  | Y | [8 empty] | 5.2 | 8.1 | 3.91 | [23 empty] | 0.14 | 0.14 | A | [9 empty] | 347 | 441 | 26 | 255 | 0 | 0 | 0 | 1004 | 0 | 0 | 0 | 0 | 0 | 0 |  |  | 5
2020-02-06 | C54304 | 3 | 중탄소 | AE15B36D2 | 연주종료 | Al 탈산 | T | 37 | 42 | 50150 | 92.68 | B | B | B |  | 1 |  | 1 | 1535 | 1514 | 7800 |  |  | 7800 | 81.33 | 35 | 95900 | 1632 |  | Y | 53 | 39 | [7 empty] | 박재승 | 4 |  |  |  |  | Y |  | 93.45 | 11-9 | 305.51 | 0 | A |  | 1628 | 2 | 0.48 | 1569 | 2.19 | 71 | 31 | 330 | 5:30 | 13 | 17 | 0 | 0 |  | 0 | 10 |  | AR | 2020-02-06 20:55 |  | 17 | 2020-02-06 20:42 | 29 |  |  |  |  | N | [5 empty] | N |  |  |  | 9.54 | 0 | [23 empty] | 1.24 | 0 | A | [9 empty] | 75 | 0 | 569 | 0 | 0 | 0 | 0 | 768 | 0 | 300 | 163 | 0 | 0 | 16 |  |  | 5
2020-02-06 | B56758 | 2 | 저탄소 | FPA-20NICRMOHM2 | TUNDISH교체전 | Si 탈산 | B | 31 | 6 | 53950 | 98.62 | B | B |  | B | 1 |  | 1 | 1555 | 1555 | 8600 |  |  | 8600 | 76.33 | 14 | 112664 | 1654 |  | Y | 48 | 41 | [7 empty] | 임승수 | 2 |  |  |  |  | Y |  | 106.7 | 14-1 | 11.75 | 148.41 | A |  | 1644 | 1 | 0.16 | 1582 | 1.45 | 74 | 35 | 228 | 3:48 | 16 | 17 | 0 | 0 |  | 0 | 0 |  | N2 | 2020-02-06 21:30 | 2020-02-06 21:45 | 15 | 2020-02-06 21:11 | 34 |  |  |  |  | Y | [8 empty] | 3.1 | 5.67 | 2.2 | [23 empty] | 0.13 | 0.13 | A | [9 empty] | 881 | 124 | 109 | 286 | 0 | 0 | 0 | 985 | 0 | 0 | 0 | 0 | 0 | 0 |  |  | 5
2020-02-06 | C54305 | 3 | 중탄소 | AE15B36D2 | 연주종료 | Al 탈산 | T | 30 | 62 | 51600 | 91.82 | B | B | C |  | 1 |  | 1 | 1535 | 1537 | 7000 |  |  | 7000 | 75.14 | 34 | 93160 | 1627 |  | Y | 55 | 36 | [7 empty] | 박재승 | 3 |  |  |  |  | Y |  | 100.15 | 12-2 | 261.35 | 0 | A |  | 1615 | 2 | 0.45 | 1570 | 1.96 | 72 | 35 | 360 | 6:00 | 13 | 13 | 0 | 0 |  | 0 | 13 |  | AR | 2020-02-06 22:00 |  | 17 | 2020-02-06 21:47 | 30 |  |  |  |  | Y | [5 empty] | N |  |  |  | 6.87 | 0 | [23 empty] | 1.24 | 0 | A | [9 empty] | 85 | 0 | 389 | 0 | 0 | 0 | 0 | 759 | 0 | 300 | 138 | 0 | 0 | 35 |  |  | 5
2020-02-06 | B56759 | 2 | 고탄소 | AE5180M | TUNDISH교체 | Si 탈산 | B | 36 | 47 | 51400 | 113.4 | B | B |  | C | 1 |  | 1 | 1530 | 1576 | 8400 |  |  | 8400 | 83.17 | 18 | 100998 | 1634 |  | Y | 53 | 45 | [7 empty] | 임승수 | 2 |  |  |  |  | Y |  | 105.6 | 12-10 | 362.65 | 0.02 | A |  | 1625 | 1 | 0.16 | 1557 | 1.44 | 90 | 43 | 297 | 4:57 | 15 | 22 | 0 | 0 |  | 0 | 0 |  | AR | 2020-02-06 22:49 | 2020-02-06 23:17 | 29 | 2020-02-06 22:31 | 47 |  |  |  |  | Y | [9 empty] | 11.39 | 0 | [19 empty] | 2.41 | 1.09 |  |  | 0.22 | 0.22 | A | [9 empty] | 1496 | 0 | 80 | 0 | 0 | 162 | 0 | 1589 | 0 | 610 | 0 | 0 | 0 | 10 |  |  | 9 |  | 1
2020-02-06 | C54306 | 3 | 중탄소 | AE15B36D2 | 연주종료 | Al 탈산 | T | 5 | 70 | 46900 | 92.42 | B | C | C |  | 1 |  | 1 | 1535 | 1536 | 6500 |  |  | 6500 | 67.78 | 35 | 95900 | 1647 |  | Y | 51 | 34 | [8 empty] | 2 |  |  |  |  | Y |  | 96.6 | 11-7 | 163.78 | 0 | A |  | 1622 | 2 | 0.46 | 1573 | 1.44 | 75 | 34 | 368 | 6:08 | 13 | 13 | 0 | 0 |  | 0 | 8 |  | AR | 2020-02-06 23:10 |  | 25 | 2020-02-06 23:02 | 33 |  |  |  |  | N | [5 empty] | N |  |  |  | 7.4 | 0 | [23 empty] | 0 | 0 | A | [9 empty] | 65 | 0 | 700 | 0 | 0 | 0 | 0 | 1087 | 0 | 300 | 188 | 0 | 0 | 67 |  |  | 5
2020-02-06 | B56760 | 2 | 고탄소 | AE5180M |  | Si 탈산 | B | 18 | 53 | 50150 | 122.7 | C | C |  | C | 1 |  | 1 | 1530 | 1535 | 8000 |  |  | 8000 | 79.21 | 18 | 100998 | 1605 | 740 | Y | 53 | 40 | [7 empty] | 고승만 | 2 |  |  |  |  | Y |  | 103.85 | 12-7 | 308.13 | 0 | A |  | 1589 | 1 | 0.21 | 1530 | 1.02 | 63 | 32 | 273 | 4:33 | 15 | 21 | 0 | 0 |  | 0 | 0 |  | AR | 2020-02-07 00:08 | 2020-02-07 00:24 | 16 | 2020-02-06 23:47 | 38 |  |  |  |  | Y | [8 empty] | 4 | 8.54 | 0 | [20 empty] | 1.06 |  |  | 0.08 | 0.08 | A | [9 empty] | 1384 | 0 | 237 | 0 | 0 | 244 | 0 | 599 | 0 | 456 | 0 | 0 | 0 | 42
2020-02-06 | C54307 | 3 | 중탄소 | AE15B36D2 | 연주종료 | Al 탈산 | T | 11 | 58 | 48300 | 97.68 | C | C | C |  | 1 |  | 1 | 1535 | 1516 | 7600 |  |  | 7600 | 81.58 | 34 | 93160 | 1636 | 380 | Y | 49 | 41 | [8 empty] | 2 |  |  |  |  | Y |  | 94.95 | 11-7 | 185.35 | 0 | A |  | 1630 | 2 | 0.5 | 1577 | 1.39 | 79 | 39 | 342 | 5:42 | 13 | 13 | 0 | 0 |  | 0 | 11 |  | AR | 2020-02-07 00:20 |  | 24 | 2020-02-07 00:09 | 35 |  |  |  |  | N | [5 empty] | N |  |  |  | 7.58 | 0 | [23 empty] | 0 | 0 | B | [9 empty] | 0 | 0 | 612 | 0 | 0 | 0 | 0 | 751 | 0 | 200 | 84 | 0 | 0 | 36 |  |  | 5
2020-02-06 | B56761 | 2 | 고탄소 | AE5180M |  | Si 탈산 | B | 21 | 73 | 48250 | 120.7 | C | C |  | C | 1 |  | 1 | 1530 | 1525 | 8400 |  |  | 8400 | 83.17 | 18 | 100998 | 1625 |  | Y | 51 | 41 | [7 empty] | 고승만 | 2 |  |  |  |  | Y |  | 106.15 | 12-6 | 307.33 | 0 | A |  | 1600 | 1 | 0.18 | 1539 | 1.33 | 72 | 29 | 275 | 4:35 | 15 | 21 | 0 | 0 |  | 0 | 0 |  | AR | 2020-02-07 01:19 | 2020-02-07 01:33 | 14 | 2020-02-07 00:48 | 45 |  |  |  |  | Y | [9 empty] | 10.29 | 0 | [20 empty] | 0.75 |  |  | 0.14 | 0.14 | A | [9 empty] | 1360 | 0 | 182 | 0 | 0 | 238 | 0 | 806 | 0 | 457 | 0 | 0 | 0 | 52
2020-02-06 | C54308 | 3 | 중탄소 | AE15B36D2 | 연주종료 | Al 탈산 | T | 37 | 43 | 51050 | 85.92 | C | C | C |  | 1 |  | 1 | 1535 | 1532 | 7000 |  |  | 7000 | 72.99 | 35 | 95900 | 1625 |  | Y | 42 | 37 |  |  |  | 05 |  |  |  |  | 2 |  | Y |  |  | Y |  | 99.4 | 12-5 | 249.89 | 0 | A |  | 1616 | 2 | 0.45 | 1574 | 1.17 | 76 | 38 | 303 | 5:03 | 13 | 13 | 0 | 0 |  | 0 | 8 |  | AR | 2020-02-07 01:25 |  | 25 | 2020-02-07 01:16 | 33 |  |  |  |  | N | [5 empty] | N |  |  |  | 7.53 | 0 | [23 empty] | 0 | 0 | A | [9 empty] | 81 | 0 | 783 | 0 | 0 | 0 | 0 | 559 | 0 | 200 | 99 | 0 | 0 | 5 |  |  | 5
2020-02-06 | B56762 | 2 | 고탄소 | AE5180M |  | Si 탈산 | B | 31 | 7 | 54850 | 100.93 | C | C | C |  | 1 | 1 |  | 1530 | 1545 | 6800 |  |  | 6800 | 67.33 | 18 | 100998 | 1596 |  | Y | 61 | 32 | 전기로 출강 후 RH 워싱작업 | [6 empty] | 고승만 | 2 |  |  |  |  | Y |  | 102.05 | 13-6 | 304.18 | 0 | A |  | 1584 | 3 | 0.28 | 1546 | 1 | 79 | 33 | 264 | 4:24 | 15 | 20 | 74 | 0 |  | 0 |  |  | AR | 2020-02-07 02:03 | 2020-02-07 02:39 | 36 | 2020-02-07 02:01 | 38 |  |  |  |  | Y |  |  |  | Y | [5 empty] | 96.87 | 90.63 | [20 empty] | 0.65 |  |  | 0 | 17.76 | A | [9 empty] | 1378 | 32 | 179 | 21 | 0 | 298 | 0 | 607 | 0 | 252 | 0 | 0 | 0 | 75
2020-02-06 | C54309 | 3 | 중탄소 | AE15B36D2 | 연주종료 | Al 탈산 | T | 30 | 63 | 49650 | 84.5 | C | C | C |  | 1 |  | 1 | 1535 | 1532 | 6700 |  |  | 6700 | 71.92 | 34 | 93160 | 1628 | 370 | Y | 43 | 35 | [8 empty] | 2 |  | Y |  |  | Y |  | 96.1 | 11-8 | 213.73 | 0 | A |  | 1623 | 2 | 0.46 | 1572 | 1.55 | 74 | 39 | 446 | 7:26 | 13 | 13 | 0 | 0 |  | 0 | 9 |  | AR | 2020-02-07 02:31 |  | 26 | 2020-02-07 02:22 | 35 |  |  |  |  | N | [5 empty] | N |  |  |  | 8.65 | 0 | [23 empty] | 0 | 0 | A | [9 empty] | 14 | 0 | 762 | 0 | 0 | 0 | 0 | 578 | 0 | 199 | 100 | 0 | 0 | 43 |  |  | 5
2020-02-06 | B56763 | 2 | 고탄소 | AE5180M |  | Si 탈산 | B | 36 | 48 | 51700 | 88.75 | C | C | C |  | 1 | 1 |  | 1530 | 1535 | 7400 |  |  | 7400 | 73.27 | 18 | 100998 | 1596 |  | Y | 44 | 37 | [7 empty] | 고승만 | 2 |  |  |  |  | Y |  | 103 | 12-8 | 261 | 0 | A |  | 1581 | 3 | 0.26 | 1538 | 1 | 71 | 33 | 259 | 4:19 | 15 | 20 | 75 | 0 |  | 0 |  |  | AR | 2020-02-07 03:05 | 2020-02-07 03:46 | 41 | 2020-02-07 03:03 | 43 |  |  |  |  | Y |  |  |  | Y | [5 empty] | 78.59 | 164.28 | [20 empty] | 0.71 |  |  | 0 | 0.07 | A | [9 empty] | 1537 | 32 | 0 | 30 | 0 | 222 | 0 | 806 | 0 | 458 | 0 | 0 | 0 | 72
2020-02-06 | C54310 | 3 | 중탄소 | AE15B36D2 | 연주종료 | Al 탈산 | T | 5 | 71 | 46850 | 86.88 | C | C | C |  | 1 |  | 1 | 1535 | 1532 | 6800 |  |  | 6800 | 70.91 | 35 | 95900 | 1634 |  | Y | 43 | 36 | [8 empty] | 2 |  |  |  |  | Y |  | 97.3 | 11-7 | 257.56 | 0 | A |  | 1633 | 2 | 0.47 | 1581 | 1.63 | 83 | 47 | 295 | 4:55 | 13 | 13 | 0 | 0 |  | 0 | 12 |  | AR | 2020-02-07 03:37 |  | 22 | 2020-02-07 03:25 | 34 |  |  |  |  | N | [5 empty] | N |  |  |  | 9.84 | 0 | [23 empty] | 0 | 0 | A | [9 empty] | 106 | 0 | 1063 | 0 | 0 | 0 | 0 | 505 | 0 | 201 | 0 | 0 | 0 | 33 |  |  | 5
2020-02-06 | B56764 | 2 | 고탄소 | AE5180M |  | Si 탈산 | B | 18 | 54 | 50400 | 89.38 | C | C | C |  | 1 | 1 |  | 1530 | 1554 | 6800 |  |  | 6800 | 67.33 | 18 | 100998 | 1604 |  | Y | 44 | 36 | [7 empty] | 고승만 | 2 |  |  |  |  | Y |  | 102.25 | 12-6 | 232.61 | 0 | A |  | 1586 | 3 | 0.22 | 1543 | 0.98 | 76 | 40 | 321 | 5:21 | 15 | 21 | 76 | 0 |  | 0 |  |  | AR | 2020-02-07 04:08 | 2020-02-07 04:55 | 47 | 2020-02-07 04:06 | 49 | [8 empty] | Y | [5 empty] | 103.76 | 135.57 | [20 empty] | 0.78 |  |  | 0 | 22.1 | A | [9 empty] | 1525 | 26 | 0 | 9 | 0 | 226 | 0 | 806 | 0 | 458 | 0 | 0 | 0 | 48
2020-02-06 | C54311 | 3 | 중탄소 | AE15B36D2 | TUNDISH교체전 | Al 탈산 | T | 11 | 59 | 47750 | 87.55 | C | C | C |  | 1 |  | 1 | 1535 | 1529 | 7100 |  |  | 7100 | 68.19 | 38 | 104120 | 1633 |  | Y | 49 | 36 | [8 empty] | 2 |  |  |  |  | Y |  | 98.5 | 12-1 | 241.85 | 0.21 | A |  | 1624 | 2 | 0.44 | 1570 | 1.86 | 72 | 43 | 535 | 8:55 | 13 | 13 | 0 | 0 |  | 0 | 9 |  | AR | 2020-02-07 04:42 |  | 20 | 2020-02-07 04:33 | 29 |  |  |  |  | N | [5 empty] | N |  |  |  | 9.79 | 0 | [23 empty] | 0 | 0 | A | [9 empty] | 89 | 0 | 1069 | 0 | 0 | 0 | 0 | 742 | 0 | 200 | 99 | 0 | 0 | 37 |  |  | 5
2020-02-06 | B56765 | 2 | 고탄소 | AE5180M |  | Si 탈산 | B | 10 | 5 | 52400 | 90.92 | C | C | C |  | 1 | 1 |  | 1530 | 1526 | 8000 |  |  | 8000 | 79.21 | 18 | 100998 | 1624 |  | Y | 48 | 39 | 1,162 대기래들 | [6 empty] | 고승만 | 2 |  |  |  |  | Y |  | 99.55 | 13-4 | 335.24 | 0 | A |  | 1597 | 3 | 0.22 | 1554 | 1.05 | 87 | 40 | 274 | 4:34 | 15 | 20 | 77 | 0 |  | 0 |  |  | AR | 2020-02-07 05:14 | 2020-02-07 06:03 | 48 | 2020-02-07 05:12 | 50 |  |  |  |  | Y |  |  |  | Y | [5 empty] | 78.43 | 144.17 | [20 empty] | 0.91 |  |  | 0 | 29.13 | A | [9 empty] | 1431 | 16 | 0 | 15 | 0 | 244 | 0 | 759 | 0 | 454 | 0 | 0 | 0 | 84
2020-02-06 | C54312 | 3 | 저탄소 | 18CRNIMO7HI |  | Al 탈산 | I | 37 | 44 | 50500 | 123.07 | C | C | A |  | 1 |  | 1 | 1560 | 1561 | 9200 |  |  | 9200 | 122.02 | 13 | 75400 | 1710 | 380 | INGOT | 50 | 46 | [13 empty] | Y |  | 84.65 | 10-9 | 0 | 36.4 | A |  | 1703 | 2 | 0.45 | 1595 | 2.45 | 89 |  | 501 | 8:21 | 25 | 25 | 0 | 0 |  | 0 | 29 |  | N2 | 2020-02-07 06:20 |  | 33 | 2020-02-07 05:51 | [5 empty] | Y | [5 empty] | N |  |  | 6.5 | 3.97 | 6.98 | [18 empty] | 1.3 |  |  |  |  | 0 | 0 | A | [9 empty] | 347 | 1650 | 6 | 307 | 0 | 0 | 0 | 797 | 0 | 351 | 0 | 0 | 0 | 26
2020-02-06 | B56766 | 2 | 고탄소 | AE5180M |  | Si 탈산 | B | 31 | 8 | 55000 | 85.68 | C | C | A |  | 1 | 1 |  | 1530 | 1525 | 7100 |  |  | 7100 | 70.3 | 18 | 100998 | 1616 |  | Y | 43 | 35 | [7 empty] | 고승만 | 2 |  |  |  |  | Y |  | 97.6 | 13-1 | 257.58 | 0 | A |  | 1616 | 3 | 0.24 | 1553 | 1.54 | 86 | 41 | 291 | 4:51 | 15 | 20 | 78 | 0 |  | 0 |  |  | AR | 2020-02-07 06:17 | 2020-02-07 07:09 | 52 | 2020-02-07 06:15 | 54 |  |  |  |  | Y |  |  |  | Y | [5 empty] | 0 | 266.39 | [20 empty] | 0.9 |  |  | 0 | 0.15 | A | [9 empty] | 1319 | 20 | 0 | 19 | 0 | 267 | 0 | 607 | 0 | 463 | 0 | 0 | 0 | 73
2020-02-06 | C54313 | 3 | 중탄소 | KFMN425VM | 연주시작 | Si 탈산 | T | 30 | 64 | 49550 | 111.4 | C | A | A |  | 1 |  | 1 | 1535 | 1566 | 8700 |  |  | 8700 | 106.23 | 30 | 81900 | 1671 |  | Y | 54 | 46 | [8 empty] | 2 |  |  |  |  | Y |  | 94.95 | 11-6 | 140.56 | 92.83 | A |  | 1657 | 2 | 0.48 | 1587 | 2 | 83 | 30 | 425 | 7:05 | 10 | 10 | 0 | 0 |  | 0 | 23 |  | N2 | 2020-02-07 07:20 |  | 19 | 2020-02-07 06:57 | 42 |  |  |  |  | Y | [5 empty] | N |  |  | 5.5 | 9.11 | 0.83 | [23 empty] | 0 | 0 | A | [9 empty] | 309 | 62 | 739 | 61 | 0 | 0 | 0 | 960 | 0 | 0 | 0 | 0 | 0 | 18 |  |  | 9 | 0.0605 | 1
2020-02-07 | B56767 | 2 | 고탄소 | AE5180M |  | Si 탈산 | B | 36 | 49 | 51100 | 92.35 | A | A | A |  | 1 | 1 |  | 1530 | 1546 | 6700 |  |  | 6700 | 66.34 | 18 | 100998 | 1575 |  | Y | 47 | 37 | [7 empty] | 고승만 | 2 |  |  |  |  | Y |  | 100 | 12-4 | 328.65 | 0 | A |  | 1575 | 3 | 0.22 | 1534 | 0.95 | 67 | 32 | 289 | 4:49 | 15 | 20 | 79 | 0 |  | 0 |  |  | AR | 2020-02-07 07:36 | 2020-02-07 08:12 | 36 | 2020-02-07 07:34 | 38 |  |  |  |  | Y |  |  |  | Y | [5 empty] | 70.74 | 180.91 | [20 empty] | 0.82 |  |  | 0 | 0.01 | A | [9 empty] | 1501 | 27 | 371 | 40 | 0 | 183 | 0 | 757 | 0 | 257 | 0 | 0 | 0 | 54
2020-02-07 | C54314 | 3 | 중탄소 | KFMN425VM | 연주종료 | Si 탈산 | T | 5 | 72 | 47900 | 101.85 | A | A | A |  | 1 |  | 1 | 1535 | 1527 | 8100 |  |  | 8100 | 82.42 | 36 | 98280 | 1653 |  | Y | 64 | 41 | [7 empty] | 도주용 | 2 |  |  |  |  | Y | 4 | 94.95 | 11-5 | 134.06 | 13.23 | A |  | 1632 | 2 | 0.47 | 1575 | 2.48 | 71 | 35 | 443 | 7:23 | 10 | 10 | 0 | 0 |  | 0 | 15 |  | N2 | 2020-02-07 08:25 |  | 16 | 2020-02-07 08:09 | 32 |  |  |  |  | Y | [5 empty] | N |  |  | 5.5 | 9.87 | 0 | [23 empty] | 0 | 0 | A | [9 empty] | 227 | 0 | 641 | 0 | 0 | 0 | 0 | 397 | 0 | 0 | 0 | 0 | 0 | 13 |  |  | 7 | 0.04
2020-02-07 | B56768 | 2 | 고탄소 | AE5180M |  | Si 탈산 | B | 18 | 55 | 50300 | 82.47 | A | A | A |  | 1 | 1 |  | 1530 | 1554 | 5900 |  |  | 5900 | 58.42 | 18 | 100998 | 1596 |  | Y | 44 | 31 | [7 empty] | 임현진 | 2 |  |  |  |  | Y |  | 101.35 | 12-4 | 334.89 | 0 | A |  | 1596 | 3 | 0.22 | 1536 | 1.58 | 69 | 29 | 270 | 4:30 | 15 | 20 | 80 | 0 |  | 0 |  |  | AR | 2020-02-07 08:30 | 2020-02-07 09:20 | 50 | 2020-02-07 08:29 | 51 | [8 empty] | Y | [5 empty] | 45.61 | 169.17 | [20 empty] | 0.83 |  |  | 5.6 | 0.49 | A | [9 empty] | 1431 | 24 | 364 | 32 | 0 | 206 | 0 | 603 | 0 | 251 | 0 | 0 | 0 | 34
2020-02-07 | C54315 | 3 | 중탄소 | KFMN425VM | 연주종료 | Si 탈산 | T | 11 | 60 | 49100 | 97.85 | A | A | A |  | 1 |  | 1 | 1535 | 1539 | 7600 |  |  | 7600 | 79.54 | 35 | 95550 | 1633 |  | Y | 54 | 40 | [7 empty] | 정종훈 | 2 |  |  |  |  | Y |  | 99.05 | 12-1 | 100.14 | 9.9 | A |  | 1636 | 2 | 0.55 | 1574 | 2.38 | 70 | 30 | 511 | 8:31 | 10 | 10 | 0 | 0 |  | 0 | 18 |  | N2 | 2020-02-07 09:33 |  | 18 | 2020-02-07 09:15 | 36 |  |  |  |  | Y | [5 empty] | N |  |  | 5 | 2.66 | 0.87 | [23 empty] | 0 | 0 | B | [9 empty] | 286 | 0 | 580 | 0 | 0 | 0 | 0 | 393 | 0 | 0 | 0 | 0 | 0 | 6 |  |  | 7
2020-02-07 | B56769 | 2 | 고탄소 | AE5180M |  | Si 탈산 | B | 10 | 6 | 53200 | 78.48 | A | A | A |  | 1 | 1 |  | 1530 | 1546 | 6000 |  |  | 6000 | 59.41 | 18 | 100998 | 1596 |  | Y | 41 | 37 | [7 empty] | 임현진 | 2 |  |  |  |  | Y |  | 98.05 | 13-2 | 311.28 | 0 | A |  | 1596 | 3 | 0.22 | 1536 | 1.62 | 69 | 27 | 301 | 5:01 | 15 | 20 | 81 | 0 |  | 0 |  |  | AR | 2020-02-07 09:32 | 2020-02-07 10:27 | 55 | 2020-02-07 09:31 | 56 | [8 empty] | Y | [5 empty] | 67.44 | 158.7 | [20 empty] | 0.87 |  |  | 7.79 | 0.49 | A | [9 empty] | 1429 | 20 | 364 | 21 | 0 | 175 | 0 | 604 | 0 | 253 | 0 | 0 | 0 | 68
2020-02-07 | C54316 | 3 | 중탄소 | KFMN425VM | TUNDISH교체전 | Si 탈산 | T | 37 | 45 | 52400 | 78.97 | A | A | A |  | 1 |  | 1 | 1535 | 1529 | 7700 |  |  | 7700 | 76.23 | 37 | 101010 | 1628 |  | N | 47 | 37 |  |  | C54313 | 05 |  |  |  | 도주용 | 2 |  | Y |  |  | Y | 4 | 95.9 | 12-1 | 117.87 | 1.37 | A |  | 1625 | 2 | 0.59 | 1573 | 2.89 | 69 | 27 | 333 | 5:33 | 10 | 10 | 0 | 0 |  | 0 | 14 |  | N2 | 2020-02-07 10:21 |  | 34 | 2020-02-07 10:07 | 48 |  |  |  |  | Y | [5 empty] | N |  |  | 5 | 9.28 | 0 | [23 empty] | 0 | 0 | A | [9 empty] | 209 | 0 | 543 | 145 | 0 | 0 | 0 | 545 | 0 | 0 | 0 | 0 | 0 | 5 |  |  | 5
2020-02-07 | B56770 | 2 | 고탄소 | AE5180M |  | Si 탈산 | B | 31 | 9 | 54900 | 109.03 | A | A |  | A | 1 |  | 1 | 1530 | 1525 | 7600 |  |  | 7600 | 79.68 | 17 | 95387 | 1615 |  | Y | 46 | 38 | [7 empty] | 임현진 | 2 |  |  |  |  | Y |  | 97.55 | 12-10 | 85.73 | 0 | A |  | 1596 | 1 | 0.16 | 1535 | 1.31 | 68 | 25 | 355 | 5:55 | 15 | 21 | 0 | 0 | 30 | 0 | 0 |  | AR | 2020-02-07 11:03 | 2020-02-07 11:30 | 27 | 2020-02-07 10:44 | 46 |  |  |  |  | Y | [8 empty] | 5 | 13.47 | 0 | [20 empty] | 0.78 |  |  | 0.11 | 0.11 | A | [9 empty] | 1450 | 0 | 405 | 0 | 0 | 187 | 0 | 821 | 0 | 256 | 0 | 0 | 0 | 30
2020-02-07 | B56771 | 2 | 고탄소 | AE5180M |  | Si 탈산 | B | 30 | 65 | 50500 | 93.15 | A | A |  | A | 1 |  | 1 | 1530 | 1565 | 6500 |  |  | 6500 | 68.14 | 17 | 95387 | 1625 |  | Y | 45 | 32 | [7 empty] | 임현진 | 2 |  |  |  |  | Y |  | 96.5 | 11-8 | 287.68 | 0 | A |  | 1608 | 1 | 0.14 | 1539 | 0 | 72 | 34 | 298 | 4:58 | 15 | 21 | 0 | 0 |  | 0 | 0 |  | AR | 2020-02-07 11:56 | 2020-02-07 12:34 | 38 | 2020-02-07 11:42 | 52 |  |  |  |  | Y | [8 empty] | 5 | 12.22 | 2.72 | [20 empty] | 1.12 |  |  | 0.16 | 0.16 | A | [9 empty] | 1425 | 0 | 397 | 0 | 0 | 224 | 0 | 601 | 0 | 251 | 0 | 0 | 0 | 83
2020-02-07 | B56772 | 2 | 고탄소 | AE5180M |  | Si 탈산 | B | 18 | 56 | 50000 | 95.1 | A | A |  | A | 1 |  | 1 | 1530 | 1565 | 6600 |  |  | 6600 | 69.19 | 17 | 95387 | 1637 |  | Y | 41 | 37 | [7 empty] | 임현진 | 2 |  |  |  |  | Y |  |  |  | 330.49 | 0 | A |  | 1611 | 1 | 0.11 | 1529 | 1.3 | 62 | 38 | 251 | 4:11 | 15 | 21 | 0 | 0 | 30 | 0 | 0 |  | AR | 2020-02-07 12:56 | 2020-02-07 13:37 | 41 | 2020-02-07 12:46 | 51 |  |  |  |  | Y | [8 empty] | 4 | 10.8 | 2.45 | [20 empty] | 0.83 |  |  | 0.27 | 0.27 | A | [9 empty] | 1427 | 0 | 425 | 0 | 0 | 244 | 0 | 598 | 0 | 252 | 0 | 0 | 0 | 80
2020-02-07 | B56773 | 2 | 고탄소 | AE5180M |  | Si 탈산 | B | 10 | 7 | 52300 | 108.7 | A | A |  | B | 1 |  | 1 | 1530 | 1567 | 7300 |  |  | 7300 | 76.53 | 17 | 95387 | 1595 |  | Y | 42 | 36 | [7 empty] | 임현진 | 2 |  |  |  |  | Y |  | 102.6 | 13-7 | 302.57 | 0 | A |  | 1627 | 1 | 0.13 | 1542 | 1.42 | 75 | 27 | 445 | 7:25 | 15 | 33 | 0 | 0 |  | 0 | 0 |  | AR | 2020-02-07 14:12 | 2020-02-07 14:43 | 31 | 2020-02-07 14:03 | 40 |  |  |  |  | Y | [9 empty] | 30.44 | 0 | [20 empty] | 0.51 |  |  | 0.06 | 0.06 | A | [9 empty] | 1381 | 0 | 417 | 20 | 0 | 235 | 0 | 699 | 0 | 255 | 0 | 0 | 0 | 76
2020-02-07 | B56774 | 2 | 고탄소 | AE5180M |  | Si 탈산 | B | 31 | 10 | 53850 | 96.52 | A | B | B |  | 1 | 1 |  | 1530 | 1575 | 5900 |  |  | 5900 | 61.85 | 17 | 95387 | 1606 |  | Y | 46 | 33 | [7 empty] | 임현진 | 2 |  |  |  |  | Y |  |  |  | 111.1 | 0 | A |  | 1583 | 3 | 0.24 | 1538 | 0.92 | 71 | 33 | 238 | 3:58 | 15 | 21 | 82 | 0 |  | 0 |  |  | AR | 2020-02-07 15:03 | 2020-02-07 15:48 | 45 | 2020-02-07 15:01 | 47 | [14 empty] | 0 | 332.35 | [20 empty] | 0.62 |  |  | 0 | 0.09 | A | [9 empty] | 1276 | 81 | 0 | 61 | 0 | 228 | 0 | 705 | 0 | 254 | 0 | 0 | 0 | 69 |  |  | 4
2020-02-07 | B56775 | 2 | 고탄소 | AE5180M |  | Si 탈산 | B | 30 | 66 | 50400 | 109 | B | B | B |  | 1 | 1 |  | 1530 | 1556 | 7000 |  |  | 7000 | 73.39 | 17 | 95387 | 1624 |  | Y | 45 | 38 | [7 empty] | 임승수 | 2 |  |  |  |  | Y |  | 98.3 | 11-9 | 299.24 | 0 | A |  | 1581 | 3 | 0.24 | 1543 | 0.59 | 76 | 39 | 248 | 4:08 | 15 | 20 | 83 | 0 |  | 0 |  |  | AR | 2020-02-07 16:17 | 2020-02-07 16:54 | 37 | 2020-02-07 16:16 | 38 | [14 empty] | 0 | 435.41 | [20 empty] | 0.53 |  |  | 38.18 | 0.11 | A | [9 empty] | 1317 | 19 | 0 | 38 | 0 | 187 | 0 | 851 | 0 | 0 | 0 | 0 | 0 | 40
2020-02-07 | B56776 | 2 | 고탄소 | AE5180M | TUNDISH교체전 | Si 탈산 | B | 6 | 6 | 53900 | 96.6 | B | B |  | B | 1 |  | 1 | 1530 | 1584 | 6900 |  |  | 6900 | 72.34 | 17 | 95387 | 1637 |  | Y | 50 | 34 | [7 empty] | 임승수 | 2 |  |  |  |  | Y |  | 98.5 | 13-2 | 229.31 | 0 | A |  | 1625 | 1 | 0.11 | 1558 | 1.59 | 91 | 39 | 244 | 4:04 | 15 | 21 | 0 | 0 |  | 0 | 0 |  | AR | 2020-02-07 17:08 | 2020-02-07 17:58 | 50 | 2020-02-07 17:01 | 57 |  |  |  |  | Y | [8 empty] | 4.5 | 11.33 | 0 | [20 empty] | 0.66 |  |  | 0.03 | 0.03 | A | [9 empty] | 1295 | 0 | 72 | 0 | 0 | 198 | 0 | 838 | 0 | 0 | 0 | 0 | 0 | 29
2020-02-07 | B56777 | 2 | 중탄소 | SRD1 | TUNDISH교체 | Al 탈산 | B | 10 | 8 | 51900 | 98.05 | B | B |  | B | 1 |  | 1 | 1540 | 1536 | 8200 |  |  | 8200 | 96.66 | 12 | 84830 | 1657 |  | Y | 50 | 43 | [7 empty] | 임승수 | 2 |  |  |  |  | Y |  |  |  | 188.84 | 0 | A |  | 1645 | 1 | 0.12 | 1582 | 1.51 | 89 | 31 | 158 | 2:38 | 15 | 21 | 0 | 0 |  | 0 | 0 |  | N2 | 2020-02-07 18:28 | 2020-02-07 19:23 | 54 | 2020-02-07 18:18 | 64 |  |  |  |  | Y | [8 empty] | 5 | 11.19 | 0 | 물량 부족 수소측정불가 | [18 empty] | 1.77 |  |  |  | 0.07 | 0.07 | A | [9 empty] | 1224 | 0 | 40 | 15 | 0 | 257 | 0 | 804 | 0 | 0 | 0 | 0 | 0 | 25 |  |  | 7 |  | 1
2020-02-07 | B56778 | 2 | 중탄소 | SRD1 |  | Al 탈산 | B | 36 | 50 | 50900 | 103.87 | B | B |  | B | 1 |  | 1 | 1540 | 1535 | 10400 |  |  | 10400 | 111.35 | 12 | 93400 | 1634 |  | Y | 57 | 50 | 대기래들 및 S% 높아서 작업시간 지연 | [6 empty] | 임승수 | 2 |  |  |  |  | Y |  |  |  | 289.39 | 0 | A |  | 1642 | 1 | 0.16 | 1576 | 1.71 | 83 | 28 | 240 | 4:00 | 15 | 16 | 0 | 0 |  | 0 | 0 |  | N2 | 2020-02-07 19:49 | 2020-02-07 20:19 | 30 | 2020-02-07 19:37 | 42 |  |  |  |  | Y | [8 empty] | 4 | 10.97 | 0 | [23 empty] | 0.07 | 0.07 | A | [9 empty] | 1234 | 0 | 81 | 0 | 0 | 149 | 0 | 1034 | 0 | 0 | 0 | 0 | 0 | 20 |  |  | 5
2020-02-07 | C54317 | 3 | 중탄소 | SRD1 |  | Al 탈산 | B | 21 | 74 | 48300 | 138.8 | B | B | B |  | 1 |  | 1 | 1535 | 1597 | 6700 |  |  | 6700 | 85.26 | 10 | 78585 | 1683 |  | N | 48 | 39 | [7 empty] | 박재승 | 3 |  |  |  |  | N |  | 67.6 | 10-1 | 266.78 | 0 | A |  | 1673 | 2 | 0.49 | 1573 | 3.03 | 80 | 0 | 424 | 7:04 | 15 | 15 | 0 | 0 |  | 0 | 20 |  | N2 | 2020-02-07 20:27 | 2020-02-07 21:28 | 61 | 2020-02-07 19:29 | 119 |  |  |  |  | Y | [5 empty] | N |  |  |  | 13.26 | 0 | [23 empty] | 12.83 | 0 | A | [9 empty] | 1067 | 0 | 0 | 0 | 0 | 0 | 0 | 1224 | 0 | 299 | 256 | 0 | 0 | 29 |  |  | 4
2020-02-07 | A56832 | 1 | 고탄소 | AE1055LS | 연주시작 | Al 탈산 | B | 31 | 11 | 54200 | 370.52 | B | B | B |  | 1 | 1 |  | 1520 | 1536 | 7300 |  |  | 7300 | 90.69 | 10 | 80490 | 1614 |  | Y | 54 | 14 | [7 empty] | 이호남 | 2 | [6 empty] | 89.65 | 12-1 | 0 | 0.73 | A |  | 1631 | 3 | 0.23 | 1565 | 1.06 | 81 | 37 | 349 | 5:49 | 25 | 25 | 84 | 0 |  | 0 |  |  | N2 | 2020-02-07 20:45 | 2020-02-07 21:04 | 19 | 2020-02-07 20:44 | 20 |  |  |  |  | Y |  |  |  | Y | [5 empty] | 0 | 388.83 | [19 empty] | 2.04 |  |  |  | 44.53 | 0.11 | A | [9 empty] | 80 | 0 | 791 | 12 | 0 | 0 | 0 | 1343 | 0 | 804 | 0 | 0 | 0 | 42 |  |  |  |  | 1
2020-02-07 | B56779 | 2 | 저탄소 | SCM415C2 |  | Al 탈산 | I | 30 | 67 | 49450 | 96.58 | B | B |  | B | 1 |  | 1 | 1560 | 1575 | 8000 |  |  | 8000 | 83.33 | 24 | 96000 | 1674 |  | INGOT | 46 | 38 | [7 empty] | 임승수 | [5 empty] | Y |  | 105.85 | 12-6 | 258.24 | 0 | A |  | 1666 | 1 | 0.21 | 1604 | 1.4 | 88 |  | 191 | 3:11 | 18 | 21 | 0 | 0 |  | 0 | 0 |  | N2 | 2020-02-07 20:54 |  | 26 | 2020-02-07 20:45 | [5 empty] | Y | [8 empty] | 4.8 | 13.49 | 0 | 칸수 부족 수소측정 불가 | [17 empty] | 1.1 |  |  |  |  | 0.06 | 0.06 | A | [9 empty] | 430 | 731 | 52 | 0 | 0 | 239 | 0 | 851 | 0 | 0 | 0 | 0 | 0 | 6
2020-02-07 | A56833 | 1 | 고탄소 | AE1055LS |  | Al 탈산 | B | 37 | 46 | 51600 | 100.95 | B | B | B |  | 1 | 1 |  | 1520 | 1575 | 5400 |  |  | 5400 | 63.82 | 10 | 84610 | 1600 |  | Y | 44 | 42 | [7 empty] | 이호남 | 2 |  |  |  |  | Y |  | 95.45 | 11-10 | 0 | 282.18 | A |  | 1602 | 3 | 0.22 | 1541 | 1.09 | 57 | 27 | 283 | 4:43 | 25 | 25 | 85 | 0 |  | 0 |  |  | N2 | 2020-02-07 21:46 | 2020-02-07 21:56 | 10 | 2020-02-07 21:45 | 11 |  |  |  |  | Y |  |  |  | Y | [5 empty] | 0 | 334.95 | [23 empty] | 46.31 | 0.11 | A | [9 empty] | 0 | 0 | 652 | 24 | 0 | 0 | 0 | 648 | 0 | 603 | 0 | 0 | 0 | 29
2020-02-07 | B56780 | 2 | 중탄소 | SCM440 |  | Al 탈산 | B | 6 | 7 | 53900 | 80.97 | B | B |  | B | 1 |  | 1 | 1540 | 1535 | 5800 |  |  | 5800 | 60.58 | 12 | 95748 | 1624 |  | Y | 40 | 31 | [7 empty] | 임승수 | 2 |  |  |  |  | Y |  | 0 | 10-1 | 0.16 | 148.19 | A |  | 1603 | 1 | 0.24 | 1556 | 1.47 | 60 | 22 | 265 | 4:25 | 15 | 16 | 0 | 0 |  | 0 | 0 |  | N2 | 2020-02-07 21:51 | 2020-02-07 22:10 | 19 | 2020-02-07 21:40 | 30 |  |  |  |  | N | 미투입강종 | [7 empty] | 4 | 0 | 12.94 | [20 empty] | 0.74 |  |  | 0.1 | 0.1 | A | [9 empty] | 1150 | 0 | 181 | 0 | 0 | 219 | 0 | 748 | 0 | 0 | 0 | 0 | 0 | 25 |  |  | 5
2020-02-07 | C54318 | 3 | 중탄소 | SM45CB2 | 연주시작 | Si 탈산 | T | 11 | 61 | 47050 | 108.27 | B | B | D |  | 1 |  | 1 | 1535 | 1599 | 7000 |  |  | 7000 | 424.71 | 6 | 16482 | 1649 |  | Y | 54 | 30 | [7 empty] | 박재승 | 3 | [8 empty] | 358.5 | 0 | A |  | 1634 | 2 | 0.57 | 1581 | 1.66 | 88 | 20 | 506 | 8:26 | 7 | 7 | 0 | 0 |  | 0 | 10 |  | N2 | 2020-02-07 22:47 |  | 21 | 2020-02-07 22:24 | 44 |  |  |  |  | Y | [5 empty] | Y |  |  |  | 2.25 | 0 | [23 empty] | 1.27 | 0 | A | [9 empty] | 0 | 0 | 36 | 0 | 0 | 0 | 0 | 1190 | 0 | 0 | 0 | 0 | 0 | 33 |  |  | 7 |  | 1
2020-02-07 | A56834 | 1 | 고탄소 | AE1055LS |  | Al 탈산 | B | 19 | 1 | 53900 | 88.6 | B | B | D |  | 1 | 1 |  | 1520 | 1534 | 5500 |  |  | 5500 | 65 | 10 | 84610 | 1612 |  | Y | 48 | 43 | [7 empty] | 이호남 | 2 |  |  |  |  | Y |  | 92.45 | 12-6 | 0 | 188.1 | A |  | 1612 | 3 | 0.22 | 1552 | 1.46 | 68 | 27 | 298 | 4:58 | 25 | 25 | 86 | 0 |  | 0 |  |  | N2 | 2020-02-07 22:38 | 2020-02-07 23:04 | 26 | 2020-02-07 22:38 | 26 |  |  |  |  | Y |  |  |  | Y | [5 empty] | 0 | 226.53 | [23 empty] | 47.22 | 0.11 | A | [9 empty] | 0 | 0 | 761 | 28 | 0 | 0 | 0 | 500 | 0 | 444 | 0 | 0 | 0 | 35
2020-02-07 | B56781 | 2 | 중탄소 | SCM440 |  | Al 탈산 | B | 10 | 9 | 52000 | 93.13 | B | D |  | D | 1 |  | 1 | 1540 | 1507 | 8400 |  |  | 8400 | 56.93 | 18 | 147554 | 1575 |  | Y | 46 | 40 | [7 empty] | 임승수 | 2 | [6 empty] | 98.2 | 13-1 | 0 | 282.86 | A |  | 1634 | 1 | 0.19 | 1567 | 0 | 71 | 32 | 254 | 4:14 | 15 | 23 | 0 | 0 |  | 0 | 0 |  | N2 | 2020-02-07 23:07 | 2020-02-07 23:14 | 7 | 2020-02-07 22:57 | 17 |  |  |  |  | N | [8 empty] | 4 | 0 | 34.1 | [20 empty] | 0.39 |  |  | 0.22 | 0.22 | A | [9 empty] | 1019 | 446 | 41 | 0 | 0 | 150 | 0 | 1466 | 0 | 747 | 0 | 0 | 0 | 11 |  |  | 7
2020-02-07 | C54319 | 3 | 고탄소 | AE1055LS |  | Al 탈산 | B | 5 | 73 | 46500 | 79.45 | D | D | D |  | 2 | 1 |  | 1530 | 1540 | 4300 | 5600 |  | 9900 | 83.58 | 14 | 118454 | 1590 |  | Y | 41 | 25 |  | Y | [13 empty] | 115.2 | 13-4 | 0.11 | 155.57 | A |  | 1590 | 3 | 0.21 | 1554 | 0.97 | 70 | 38 | 273 | 4:33 | 25 | 25 | 89 | 0 |  | 0 |  |  | N2 | 2020-02-08 01:28 | 2020-02-08 02:00 | 32 | 2020-02-08 01:27 | 34 | [14 empty] | 0 | 192.2 | [23 empty] | 1.7 | 0 | A | [9 empty] | 13 | 0 | 295 | 0 | 0 | 0 | 0 | 898 | 0 | 0 | 0 | 0 | 0 | 32
2020-02-07 | A56835 | 1 | 고탄소 | AE1055LS |  | Al 탈산 | B | 35 | 1 | 54100 | 92.72 | D | D | D |  | 1 | 1 |  | 1520 | 1542 | 4200 |  |  | 4200 | 49.64 | 10 | 84610 | 1600 |  | Y | 54 | 31 | [7 empty] | 김덕진 | 2 |  | Y |  |  |  |  | 92.8 | 12-7 | 0 | 238.3 | A |  | 1600 | 3 | 0.21 | 1549 | 1.42 | 65 | 32 | 276 | 4:36 | 25 | 25 | 87 | 0 |  | 0 |  |  | N2 | 2020-02-07 23:52 | 2020-02-08 00:04 | 12 | 2020-02-07 23:50 | 14 |  |  |  |  | Y |  |  |  | Y | [5 empty] | 0 | 174.13 | [23 empty] | 0.02 | 0 | A | [9 empty] | 0 | 0 | 712 | 13 | 0 | 0 | 0 | 397 | 0 | 297 | 0 | 0 | 0 | 41
2020-02-07 | B56782 | 2 | 중탄소 | SCM440HM2 |  | Al 탈산 | B | 36 | 51 | 50350 | 93.1 | D | D |  | D | 1 |  | 1 | 1540 | 1565 | 7100 |  |  | 7100 | 174.02 | 5 | 40800 | 1605 |  | Y | 47 | 38 | [7 empty] | 김익규 | 3 | [6 empty] | 103.85 | 12-8 | 147.99 | 0 | A |  | 1595 | 1 | 0.21 | 1548 | 1.24 | 55 | 19 | 204 | 3:24 | 18 | 19 | 0 | 0 |  | 0 | 0 |  | AR | 2020-02-08 00:12 | 2020-02-08 00:20 | 8 | 2020-02-08 00:03 | 17 |  |  |  |  | Y | [8 empty] | 4 | 8.91 | 0 | [20 empty] | 0.71 |  |  | 0 | 0 | A | [9 empty] | 1376 | 0 | 11 | 0 | 0 | 183 | 0 | 1267 | 0 | 335 | 0 | 0 | 0 | 25
2020-02-07 | A56836 | 1 | 고탄소 | AE1055LS |  | Al 탈산 | B | 31 | 12 | 53200 | 81.8 | D | D | D |  | 1 | 1 |  | 1520 | 1550 | 4500 |  |  | 4500 | 53.19 | 10 | 84610 | 1603 |  | Y | 41 | 25 | [7 empty] | 김덕진 | 2 |  | Y |  |  |  |  | 100.1 | 13-3 | 0 | 246.25 | A |  | 1603 | 3 | 0.21 | 1553 | 1.22 | 69 | 40 | 284 | 4:44 | 25 | 25 | 88 | 0 |  | 0 |  |  | N2 | 2020-02-08 00:49 | 2020-02-08 01:00 | 11 | 2020-02-08 00:49 | 11 |  |  |  |  | Y |  |  |  | Y | [5 empty] | 0 | 13.02 | [23 empty] | 1.02 | 0 | A | [9 empty] | 13 | 0 | 783 | 8 | 0 | 0 | 0 | 296 | 0 | 196 | 0 | 0 | 0 | 36
2020-02-07 | C54320 | 3 | 중탄소 | SM45CILS2 |  | Al 탈산 | I | 21 | 75 | 48950 | 124.55 | D | D | D |  | 1 |  | 1 | 1560 | 1509 | 11200 |  |  | 11200 | 109.8 | 12 | 102000 | 1652 |  | INGOT | 71 | 59 | [15 empty] | 109.5 | 12-8 | 234.25 | 0 | A |  | 1658 | 2 | 0.45 | 1577 | 2.08 | 83 |  | 494 | 8:14 | 20 | 27 | 0 | 0 |  | 0 | 10 |  | N2 | 2020-02-08 01:43 |  | 15 | 2020-02-08 01:28 | [5 empty] | Y | [5 empty] | N |  |  |  | 12.92 | 0 | [18 empty] | 1.3 |  |  |  |  | 1.91 | 0 | A | [9 empty] | 0 | 0 | 826 | 0 | 0 | 0 | 0 | 1598 | 0 | 300 | 200 | 0 | 0 | 20
2020-02-07 | B56783 | 2 | 중탄소 | SCM440HM2 |  | Al 탈산 | B | 6 | 8 | 52800 | 87.78 | D | D |  | D | 1 |  | 1 | 1540 | 1536 | 7200 |  |  | 7200 | 73.53 | 12 | 97920 | 1625 | 743 | Y | 42 | 33 | [7 empty] | 김익규 | 2 |  |  |  |  | Y |  | 103.1 | 13-7 | 119.48 | 0 | A |  | 1608 | 1 | 0.14 | 1555 | 1.33 | 62 | 24 | 239 | 3:59 | 18 | 19 | 0 | 0 |  | 0 | 0 |  | AR | 2020-02-08 01:12 | 2020-02-08 01:26 | 14 | 2020-02-08 01:02 | 24 |  |  |  |  | Y | [8 empty] | 3.5 | 9.18 | 0 | [20 empty] | 0.99 |  |  | 0.07 | 0.07 | A | [9 empty] | 175 | 0 | 55 | 0 | 0 | 191 | 0 | 1490 | 0 | 335 | 0 | 0 | 0 | 27 |  |  | 5
2020-02-07 | B56784 | 2 | 중탄소 | SCM440HM2 |  | Al 탈산 | B | 33 | 1 | 53950 | 84.08 | D | D |  | D | 1 |  | 1 | 1540 | 1564 | 6600 |  |  | 6600 | 70.66 | 11 | 93404 | 1654 |  | Y | 34 | 30 | [7 empty] | 김익규 | 2 |  |  |  |  | Y |  | 98.65 | 13-4 | 148.11 | 0 | A |  | 1642 | 1 | 0.18 | 1559 | 0 | 66 | 21 | 196 | 3:16 | 18 | 22 | 0 | 0 |  | 0 | 0 |  | AR | 2020-02-08 02:11 | 2020-02-08 02:35 | 24 | 2020-02-08 02:00 | 35 |  |  |  |  | Y | [8 empty] | 3.5 | 16.08 | 0 | [20 empty] | 0.82 |  |  | 0.07 | 0.07 | A | [9 empty] | 1413 | 0 | 156 | 0 | 0 | 193 | 0 | 704 | 0 | 0 | 0 | 0 | 0 | 40 |  |  | 5
2020-02-07 | A56837 | 1 | 고탄소 | AE1055LS |  | Al 탈산 | B | 37 | 47 | 51400 | 88.98 | D | D | D |  | 1 | 1 |  | 1520 | 1550 | 4600 |  |  | 4600 | 45.31 | 12 | 101532 | 1590 |  | Y | 40 | 26 | A56834,5 두개 합탕 | [6 empty] | 김덕진 | 2 |  | Y | Y |  |  |  | 105.9 | 13-1 | 0.02 | 126.5 | A |  | 1590 | 3 | 0.21 | 1539 | 1.04 | 55 | 25 | 282 | 4:42 | 25 | 25 | 90 | 0 |  | 0 |  |  | N2 | 2020-02-08 02:27 | 2020-02-08 03:11 | 44 | 2020-02-08 02:26 | 45 |  |  |  |  | Y |  |  |  | Y | [5 empty] | 0 | 246.8 | [23 empty] | 2.75 | 0 | A | [9 empty] | 0 | 0 | 756 | 14 | 0 | 0 | 0 | 298 | 0 | 196 | 0 | 0 | 0 | 21
2020-02-07 | C54321 | 3 | 중탄소 | SM45CB2 | 연주종료 | Si 탈산 | T | 30 | 69 | 48700 | 91.23 | D | D | D |  | 1 |  | 1 | 1535 | 1556 | 8300 |  |  | 8300 | 100.72 | 30 | 82410 | 1640 |  | Y | 56 | 44 | [15 empty] | 110.45 | 12-10 | 185.33 | 0 | A |  | 1629 | 2 | 0.46 | 1581 | 2.18 | 88 | 37 | 366 | 6:06 | 7 | 7 | 0 | 0 |  | 0 | 10 |  | N2 | 2020-02-08 02:42 |  | 18 | 2020-02-08 02:28 | 32 |  |  |  |  | Y | [5 empty] | N |  |  |  | 3.81 | 0 | [23 empty] | 1.06 | 0 | A | [9 empty] | 0 | 0 | 0 | 0 | 0 | 0 | 0 | 808 | 0 | 0 | 0 | 0 | 0 | 0 |  |  | 7
2020-02-07 | B56785 | 2 | 중탄소 | SCM440HM2 |  | Al 탈산 | B | 10 | 10 | 52100 | 90.02 | D | D |  | D | 1 |  | 1 | 1540 | 1566 | 6400 |  |  | 6400 | 61.99 | 12 | 103248 | 1607 |  | Y | 40 | 37 | [7 empty] | 김익규 | 3 |  |  |  |  | Y |  | 99 | 13-2 | 229.52 | 0 | A |  | 1616 | 1 | 0.22 | 1551 | 1.38 | 58 | 24 | 225 | 3:45 | 18 | 21 | 0 | 0 |  | 0 | 0 |  | AR | 2020-02-08 03:16 | 2020-02-08 03:38 | 22 | 2020-02-08 03:06 | 32 |  |  |  |  | Y | [8 empty] | 4 | 14.72 | 0 | [20 empty] | 0.87 |  |  | 0.09 | 0.09 | A | [9 empty] | 1368 | 0 | 40 | 0 | 0 | 193 | 0 | 894 | 0 | 0 | 0 | 0 | 0 | 20 |  |  | 5
2020-02-07 | A56838 | 1 | 고탄소 | AE1055LS |  | Al 탈산 | B | 19 | 2 | 53700 | 84.92 | D | D | D |  | 1 | 1 |  | 1520 | 1524 | 5300 |  |  | 5300 | 62.64 | 10 | 84610 | 1595 |  | Y | 46 | 29 | [7 empty] | 김덕진 | 2 |  |  | Y |  |  |  | 102.2 | 13-7 | 2.24 | 243.7 | A |  | 1595 | 3 | 0.21 | 1543 | 1.33 | 59 | 25 | 280 | 4:40 | 25 | 25 | 91 | 0 |  | 0 |  |  | N2 | 2020-02-08 03:37 | 2020-02-08 04:16 | 39 | 2020-02-08 03:37 | 39 |  |  |  |  | Y |  |  |  | Y | [5 empty] | 0 | 173.5 | [23 empty] | 4.05 | 0 | A | [9 empty] | 12 | 0 | 804 | 24 | 0 | 0 | 0 | 299 | 0 | 196 | 0 | 0 | 0 | 56
2020-02-07 | C54322 | 3 | 중탄소 | SM45CB2 | 연주종료 | Si 탈산 | T | 11 | 62 | 48550 | 83.97 | D | D | D |  | 1 |  | 1 | 1535 | 1525 | 7400 |  |  | 7400 | 69.07 | 39 | 107133 | 1601 |  | Y | 54 | 39 | [15 empty] | 107.25 | 12-9 | 205.23 | 0 | A |  | 1596 | 2 | 0.46 | 1560 | 1.71 | 67 | 25 | 347 | 5:47 | 7 | 7 | 0 | 0 |  | 0 | 10 |  | N2 | 2020-02-08 03:47 |  | 27 | 2020-02-08 03:38 | 36 |  |  |  |  | Y | [5 empty] | N |  |  |  | 4.13 | 0 | [23 empty] | 0.26 | 0 | A | [9 empty] | 0 | 0 | 267 | 0 | 0 | 0 | 0 | 606 | 0 | 0 | 0 | 0 | 0 | 12
2020-02-07 | B56786 | 2 | 중탄소 | SCM440HM2 | TUNDISH교체전 | Al 탈산 | B | 36 | 52 | 51300 | 95.93 | D | D |  | D | 1 |  | 1 | 1540 | 1536 | 7200 |  |  | 7200 | 66.71 | 14 | 107935 | 1624 |  | Y | 47 | 38 | [7 empty] | 김익규 | 3 |  |  |  |  | Y |  | 101.6 | 12-5 | 226.55 | 0 | A |  | 1602 | 1 | 0.2 | 1602 | 0 | 109 | 27 | 215 | 3:35 | 18 | 19 | 0 | 0 |  | 0 | 0 |  | AR | 2020-02-08 04:25 | 2020-02-08 04:40 | 15 | 2020-02-08 04:16 | 24 |  |  |  |  | Y | [8 empty] | 4 | 14.92 | 0 | [20 empty] | 0.61 |  |  | 0 | 0 | A | [9 empty] | 1431 | 0 | 41 | 0 | 0 | 198 | 0 | 841 | 0 | 0 | 0 | 0 | 0 | 17
2020-02-07 | A56839 | 1 | 고탄소 | AE1055LS | 연주종료 | Al 탈산 | B | 35 | 2 | 54700 | 80.02 | D | D | D |  | 1 | 1 |  | 1520 | 1518 | 5400 |  |  | 5400 | 61.62 | 12 | 87629 | 1601 |  | Y | 43 | 28 | [7 empty] | 김덕진 | 2 |  | N | Y |  |  |  | 95.55 | 12-10 | 0 | 123.39 | A |  | 1601 | 3 | 0.21 | 1555 | 1.24 | 71 | 25 | 282 | 4:42 | 25 | 25 | 92 | 0 |  | 0 |  |  | N2 | 2020-02-08 04:43 | 2020-02-08 05:18 | 34 | 2020-02-08 04:43 | 34 |  |  |  |  | Y |  |  |  | Y | [5 empty] | 0 | 181.37 | [23 empty] | 5.29 | 0 | A | [9 empty] | 18 | 0 | 772 | 36 | 0 | 0 | 0 | 297 | 0 | 199 | 0 | 0 | 0 | 65
2020-02-07 | C54323 | 3 | 중탄소 | SM45CB | 연주종료 | Si 탈산 | T | 21 | 76 | 46400 | 76.93 | D | D | D |  | 1 |  | 1 | 1535 | 1518 | 6100 |  |  | 6100 | 63.45 | 35 | 96145 | 1600 |  | Y | 44 | 31 | [15 empty] | 99.5 | 11-9 | 105.14 | 0 | A |  | 1596 | 2 | 0.45 | 1563 | 1.57 | 70 | 12 | 335 | 5:35 | 7 | 7 | 0 | 0 |  | 0 | 10 |  | N2 | 2020-02-08 04:47 |  | 39 | 2020-02-08 04:34 | 51 |  |  |  |  | Y | [5 empty] | Y |  |  |  | 3.66 | 0 | [23 empty] | 0.43 | 0 | A |  |  | 23.18 | 13.598 | 52.755 | 0.21 | 2.275 | 3.879 | 1896.83 | 0 | 0 | 273 | 0 | 0 | 0 | 0 | 698 | 0 | 0 | 0 | 0 | 0 | 17
2020-02-07 | B56787 | 2 | 고탄소 | AE1050M2 | TUNDISH교체 | Al 탈산 | B | 31 | 13 | 53300 | 92.38 | D | D |  | D | 1 |  | 1 | 1530 | 1556 | 7000 |  |  | 7000 | 78.92 | 12 | 88692 | 1625 | 362 | Y | 41 | 34 | [7 empty] | 김익규 | 2 |  |  |  |  | Y |  | 96.4 | 12-8 | 136.52 | 0 | A |  | 1641 | 1 | 0.19 | 1572 | 0 | 87 | 30 | 217 | 3:37 | 13 | 21 | 0 | 0 |  | 0 | 0 |  | AR | 2020-02-08 05:25 | 2020-02-08 06:05 | 39 | 2020-02-08 05:14 | 51 |  |  |  |  | Y | [8 empty] | 4 | 14.62 | 0 | [19 empty] | 2.02 |  |  |  | 0.07 | 0.07 | A | [9 empty] | 0 | 0 | 75 | 0 | 0 | 149 | 0 | 1017 | 0 | 229 | 0 | 0 | 0 | 24 |  |  | 7 |  | 1
2020-02-07 | C54324 | 3 | 중탄소 | SM45CB | 연주종료 | Si 탈산 | T | 5 | 74 | 46850 | 84.6 | D | D | D |  | 1 |  | 1 | 1535 | 1560 | 7000 |  |  | 7000 | 68.87 | 37 | 101639 | 1605 |  | Y | 50 | 34 | [15 empty] | 105.85 | 12-5 | 164.52 | 0 | A |  | 1605 | 2 | 0.45 | 1563 | 2.21 | 70 | 22 | 346 | 5:46 | 7 | 7 | 0 | 0 |  | 0 | 16 |  | N2 | 2020-02-08 05:58 |  | 34 | 2020-02-08 05:42 | 50 |  |  |  |  | Y | [5 empty] | Y |  |  | 4 | 4.01 | 0 | [23 empty] | 1.39 | 0 | A | [9 empty] | 0 | 0 | 101 | 0 | 0 | 0 | 0 | 600 | 0 | 0 | 0 | 0 | 0 | 23
2020-02-07 | B56788 | 2 | 고탄소 | AE1050M2 |  | Al 탈산 | B | 6 | 9 | 52100 | 88.27 | D | D |  | A | 1 |  | 1 | 1530 | 1554 | 6000 |  |  | 6000 | 57.99 | 14 | 103474 | 1634 |  | Y | 36 | 31 | [7 empty] | 김익규 | 2 |  |  |  |  | Y |  | 101.2 | 13-5 | 182.39 | 0 | A |  | 1607 | 1 | 0.2 | 1555 | 1.38 | 70 | 19 | 182 | 3:02 | 13 | 14 | 0 | 0 | 30 | 0 | 0 |  | AR | 2020-02-08 06:22 | 2020-02-08 07:01 | 39 | 2020-02-08 06:03 | 58 |  |  |  |  | Y | [8 empty] | 4 | 8.24 | 0 | [23 empty] | 0.2 | 0.2 | A | [9 empty] | 64 | 0 | 88 | 0 | 0 | 180 | 0 | 731 | 0 | 0 | 0 | 0 | 0 | 25
2020-02-07 | C54325 | 3 | 중탄소 | SM45CB | 연주종료 | Si 탈산 | T | 30 | 70 | 48950 | 89.53 | D | A | A |  | 1 |  | 1 | 1535 | 1582 | 6100 |  |  | 6100 | 63.45 | 35 | 96145 | 1609 | 740 | Y | 46 | 35 |  |  | A56838 | 07 |  |  |  | 이기호 | 2 |  |  | Y |  | Y |  | 95.7 | 11-6 | 70.26 | 0 | A |  | 1591 | 2 | 0.45 | 1561 | 1.03 | 68 | 25 | 326 | 5:26 | 7 | 7 | 0 | 0 |  | 0 | 15 |  | N2 | 2020-02-08 07:14 |  | 29 | 2020-02-08 06:59 | 43 |  |  |  |  | Y | [5 empty] | Y |  |  | 5 | 6.02 | 0 | [23 empty] | 0 | 0 | B | [9 empty] | 0 | 0 | 16 | 0 | 0 | 0 | 0 | 597 | 0 | 0 | 0 | 0 | 0 | 35 |  |  | 5
2020-02-07 | B56789 | 2 | 고탄소 | AE1050M2 |  | Al 탈산 | B | 33 | 2 | 55100 | 79.57 | D | A |  | A | 1 |  | 1 | 1530 | 1544 | 6600 |  |  | 6600 | 63.78 | 14 | 103474 | 1635 |  | Y | 38 | 33 | [7 empty] | 김익규 | 2 |  |  |  |  | Y |  | 100.8 | 13-6 | 220.42 | 0 | A |  | 1628 | 1 | 0.17 | 1570 | 1.55 | 85 | 27 | 152 | 2:32 | 13 | 14 | 0 | 0 |  | 0 | 0 |  | AR | 2020-02-08 07:14 | 2020-02-08 08:01 | 47 | 2020-02-08 07:01 | 60 |  |  |  |  | Y | [8 empty] | 4.5 | 9.5 | 0 | 대기 래들 | [22 empty] | 0.26 | 0.26 | A | [9 empty] | 35 | 0 | 468 | 0 | 0 | 184 | 0 | 497 | 0 | 202 | 0 | 0 | 0 | 30
2020-02-08 | C54326 | 3 | 중탄소 | SM45CB | 연주종료 | Si 탈산 | T | 11 | 63 | 47650 | 78.67 | A | A | A |  | 1 |  | 1 | 1535 | 1543 | 5600 |  |  | 5600 | 44.32 | 46 | 126362 | 1617 |  | Y | 43 | 32 |  |  | C54323 | 05 |  |  |  | 정종훈 | 2 |  | Y |  |  | Y |  | 103.1 | 12-5 | 234.91 | 0 | A |  | 1607 | 2 | 0.46 | 1565 | 2 | 72 | 23 | 334 | 5:34 | 7 | 7 | 0 | 0 |  | 0 | 15 |  | N2 | 2020-02-08 08:15 |  | 32 | 2020-02-08 08:00 | 47 |  |  |  |  | Y | [5 empty] | Y |  |  | 4.2 | 6.91 | 0 | [23 empty] | 0 | 0 | A | [9 empty] | 0 | 0 | 50 | 0 | 0 | 0 | 0 | 604 | 0 | 0 | 0 | 0 | 0 | 30 |  |  | 5 | 0.0975
2020-02-08 | B56790 | 2 | 고탄소 | AE1050M2 |  | Al 탈산 | B | 36 | 53 | 50700 | 84.7 | A | A |  | A | 1 |  | 1 | 1530 | 1555 | 5800 |  |  | 5800 | 65.39 | 12 | 88692 | 1627 |  | Y | 41 | 34 | B56787 5톤 잔강합탕 |  | A56839 | 7 |  |  |  | 임현진 | 2 |  |  |  |  | Y |  |  |  | 151.1 | 0 | A |  | 1615 | 1 | 0.18 | 1560 | 1.7 | 75 | 32 | 150 | 2:30 | 13 | 14 | 0 | 0 |  | 0 | 0 |  | AR | 2020-02-08 08:24 | 2020-02-08 09:01 | 37 | 2020-02-08 08:07 | 54 |  |  |  |  | Y | [8 empty] | 4 | 8.26 | 0 | [23 empty] | 0.13 | 0.13 | A | [9 empty] | 48 | 12 | 489 | 0 | 0 | 205 | 0 | 503 | 0 | 205 | 0 | 0 | 0 | 75 |  |  | 5
2020-02-08 | C54327 | 3 | 중탄소 | SM45C | 연주종료 | Si 탈산 | T | 21 | 77 | 46850 | 79.97 | A | A | A |  | 1 |  | 1 | 1535 | 1580 | 4400 |  |  | 4400 | 64.07 | 25 | 68675 | 1611 |  | Y | 43 | 33 |  |  | C54324 | 05 |  |  |  | 도주용 | 2 |  | Y | N |  | Y | 4 | 107.2 | 12-6 | 180.82 | 0 | A |  | 1599 | 2 | 0.45 | 1554 | 1.73 | 61 | 21 | 342 | 5:42 | 10 | 10 | 0 | 0 |  | 0 | 11 |  | N2 | 2020-02-08 09:20 |  | 37 | 2020-02-08 09:09 | 47 |  |  |  |  | Y | [5 empty] | Y |  |  | 4.7 | 5.36 | 0 | [23 empty] | 0 | 0 | A |  |  | 16.683 | 19.888 | 50.982 | 0.401 | 3.055 | 2.563 | 1681.04 | 0 | 0 | 386 | 0 | 0 | 0 | 0 | 595 | 0 | 301 | 0 | 0 | 0 | 35 |  |  | 5
2020-02-08 | B56791 | 2 | 고탄소 | AE1050M2 |  | Al 탈산 | B | 37 | 48 | 50850 | 76.33 | A | A | A |  | 1 | 1 |  | 1530 | 1524 | 7900 |  |  | 7900 | 76.35 | 14 | 103474 | 1594 |  | Y | 46 | 40 |  |  | B56788 | 05 |  |  |  | 임현진 | 2 |  |  |  |  | Y |  | 107.55 | 13-2 | 257.5 | 0 | A |  | 1594 | 3 | 0.28 | 1556 | 1.31 | 71 | 24 | 252 | 4:12 | 13 | 14 | 93 | 0 |  | 0 |  |  | AR | 2020-02-08 09:35 | 2020-02-08 10:02 | 28 | 2020-02-08 09:33 | 30 |  |  |  |  | Y |  |  |  | Y | [5 empty] | 89.67 | 59.66 | [23 empty] | 0 | 0 | A | [9 empty] | 78 | 23 | 304 | 62 | 0 | 195 | 0 | 504 | 0 | 201 | 0 | 0 | 0 | 38
2020-02-08 | C54328 | 3 | 중탄소 | SM45C | 연주종료 | Si 탈산 | T | 5 | 75 | 46500 | 95 | A | A | A |  | 1 |  | 1 | 1535 | 1523 | 6500 |  |  | 6500 | 73.94 | 32 | 87904 | 1608 |  | Y | 49 | 37 |  |  | C54325 | 05 |  |  |  | 정종훈 | 2 |  | Y |  |  | Y |  | 97.25 | 11-7 | 234.3 | 0 | A |  | 1599 | 2 | 0.44 | 1557 | 1.27 | 64 | 24 | 364 | 6:04 | 10 | 10 | 0 | 0 |  | 0 | 13 |  | N2 | 2020-02-08 10:35 |  | 30 | 2020-02-08 10:22 | 43 |  |  |  |  | Y | [5 empty] | Y |  |  | 5 | 6.07 | 0 | [23 empty] | 0 | 0 | A | [9 empty] | 0 | 0 | 305 | 0 | 0 | 0 | 0 | 788 | 0 | 290 | 400 | 0 | 0 | 36 |  |  | 5
2020-02-08 | B56792 | 2 | 고탄소 | AE1050M2 |  | Al 탈산 | B | 6 | 10 | 53200 | 85.28 | A | A |  | A | 1 |  | 1 | 1530 | 1554 | 6300 |  |  | 6300 | 71.03 | 12 | 88692 | 1624 |  | Y | 46 | 34 |  |  | B56789 | 05 |  |  |  | 임현진 | 2 |  |  |  |  | Y |  |  |  | 254.94 | 0 | A |  | 1615 | 1 | 0.11 | 1563 | 1.5 | 78 | 38 | 218 | 3:38 | 13 | 14 | 0 | 0 |  | 0 | 0 |  | AR | 2020-02-08 10:47 | 2020-02-08 11:11 | 24 | 2020-02-08 10:37 | 34 |  |  |  |  | Y | [8 empty] | 4.5 | 8.42 | 0 | [23 empty] | 0.08 | 0.08 | A |  |  | 7.991 | 28.406 | 50.407 | 0.286 | 6.307 | 1.774 | 1437.3 | 86 | 0 | 182 | 0 | 0 | 193 | 0 | 1020 | 0 | 405 | 101 | 0 | 0 | 0 |  |  | 5
2020-02-08 | A56840 | 1 | 고탄소 | STB2 | 연주시작 | Al 탈산 | B | 10 | 11 | 52500 | 95.05 | A | A | A |  | 1 | 1 |  | 1520 | 1551 | 6900 |  |  | 6900 | 85.84 | 10 | 80378 | 1588 |  | Y | 48 | 44 | [7 empty] | 조관훈 | 2 | [6 empty] | 100.45 | 13-3 | 0 | 288.19 | A |  | 1588 | 3 | 0.28 | 1535 | 1.18 | 79 | 31 | 365 | 6:05 | 25 | 25 | 94 | 0 |  | 0 |  |  | AR | 2020-02-08 11:45 | 2020-02-08 12:02 | 17 | 2020-02-08 11:43 | 19 |  |  |  |  | Y |  |  |  | Y | [5 empty] | 95.22 | 81.65 | [19 empty] | 1.86 |  |  |  | 0.08 | 0 | A |  |  | 8.09 | 23.863 | 49.358 | 0.225 | 6.101 | 2.068 | 1636.16 | 0 | 41 | 156 | 19 | 0 | 0 | 0 | 1086 | 0 | 997 | 0 | 0 | 0 | 117 |  |  |  |  | 1
2020-02-08 | C54329 | 3 | 중탄소 | SM45C | 연주종료 | Si 탈산 | T | 30 | 71 | 49250 | 101.35 | A | A | A |  | 1 |  | 1 | 1535 | 1518 | 7200 |  |  | 7200 | 74.89 | 35 | 96145 | 1608 |  | Y | 44 | 37 |  |  | C54326 | 05 |  |  |  | 도주용 | 2 |  |  | Y |  | Y | 4 | 103 | 12-3 | 353.65 | 0 | A |  | 1616 | 2 | 0.43 | 1562 | 1.5 | 69 | 22 | 389 | 6:29 | 10 | 10 | 0 | 0 |  | 0 | 22 |  | N2 | 2020-02-08 11:54 |  | 16 | 2020-02-08 11:32 | 37 |  |  |  |  | Y | [5 empty] | Y |  |  | 4.5 | 6.21 | 0 | [23 empty] | 0 | 0 | A |  |  | 11.026 | 24.999 | 51.852 | 0.232 | 4.702 | 2.074 | 1521.56 | 0 | 0 | 217 | 0 | 0 | 0 | 0 | 693 | 0 | 301 | 102 | 0 | 0 | 60 |  |  | 5
2020-02-08 | B56793 | 2 | 고탄소 | AE1050M2 |  | Al 탈산 | B | 33 | 3 | 54400 | 88.63 | A | A |  | A | 1 |  | 1 | 1530 | 1576 | 4800 |  |  | 4800 | 46.39 | 14 | 103474 | 1635 |  | Y | 43 | 29 |  |  | B56790 | 05 |  |  |  | 임현진 | 2 |  |  |  |  | Y |  | 104.9 | 13-10 | 150.36 | 0 | A |  | 1609 | 1 | 0.1 | 1557 | 1.22 | 72 | 35 | 190 | 3:10 | 13 | 15 | 0 | 0 | 55 | 0 | 0 |  | AR | 2020-02-08 11:53 | 2020-02-08 12:16 | 23 | 2020-02-08 11:44 | 32 | EAF | 중단(조업트러블, 고철산적, 등의 중단) |  |  | Y | [8 empty] | 4.5 | 15.85 | 0 | [23 empty] | 0.13 | 0.13 | A | [9 empty] | 81 | 8 | 503 | 0 | 0 | 168 | 0 | 499 | 0 | 204 | 0 | 0 | 0 | 20 |  |  | 5
2020-02-08 | C54330 | 3 | 중탄소 | SM45C | TUNDISH교체전 | Si 탈산 | T | 11 | 64 | 47900 | 89.1 | A | A | A |  | 1 |  | 1 | 1535 | 1519 | 6700 |  |  | 6700 | 64.94 | 38 | 103166 | 1619 |  | Y | 44 | 38 |  |  | C54327 | 05 |  |  |  | 정종훈 | 2 |  |  | Y |  | Y | 4 | 105.35 | 12-7 | 190.98 | 0 | A |  | 1602 | 2 | 0.44 | 1564 | 1.12 | 71 | 28 | 349 | 5:49 | 10 | 10 | 0 | 0 |  | 0 | 12 |  | N2 | 2020-02-08 12:48 |  | 34 | 2020-02-08 12:36 | 46 |  |  |  |  | Y | [5 empty] | Y |  |  | 5 | 0.38 | 3.6 | [23 empty] | 0 | 0.01 | A | [9 empty] | 0 | 0 | 161 | 0 | 0 | 0 | 0 | 708 | 0 | 301 | 0 | 0 | 0 | 50 |  |  | 5 | 0.0625
2020-02-08 | A56841 | 1 | 고탄소 | STB2 |  | Al 탈산 | B | 36 | 54 | 51000 | 111.87 | A | A | A |  | 1 | 1 |  | 1520 | 1530 | 5300 |  |  | 5300 | 39.15 | 16 | 135376 | 1575 |  | Y | 40 | 34 | [7 empty] | 조관훈 | 2 |  |  |  |  | Y |  | 98.85 | 12-2 | 227.12 | 0 | A |  | 1575 | 3 | 0.24 | 1506 | 0.93 | 50 | 25 | 269 | 4:29 | 25 | 25 | 95 | 0 |  | 0 |  |  | AR | 2020-02-08 13:16 | 2020-02-08 13:22 | 7 | 2020-02-08 13:15 | 7 |  |  |  |  | Y |  |  |  | Y | [5 empty] | 109.18 | 228.23 | [19 empty] | 1.27 |  |  |  | 4.74 | 0 | A |  |  | 10.291 | 24.359 | 49.966 | 0.244 | 4.855 | 2.051 | 1497.39 | 0 | 22 | 256 | 20 | 0 | 0 | 0 | 299 | 0 | 298 | 0 | 0 | 0 | 39
2020-02-08 | B56794 | 2 | 고탄소 | AE1050M2 | TUNDISH교체전 | Al 탈산 | B | 35 | 3 | 54150 | 95.3 | A | A |  | A | 1 |  | 1 | 1530 | 1525 | 7600 |  |  | 7600 | 102.47 | 11 | 74168 | 1616 |  | Y | 53 | 41 |  |  | B56791 | 05 |  |  |  | 임현진 | 2 |  |  |  |  | N |  | 108.45 | 14-4 | 328.44 | 0 | A |  | 1607 | 1 | 0.1 | 1558 | 1.31 | 73 | 28 | 184 | 3:04 | 13 | 14 | 0 | 0 |  | 0 | 0 |  | AR | 2020-02-08 13:06 | 2020-02-08 13:28 | 22 | 2020-02-08 12:59 | 30 |  |  |  |  | Y | [8 empty] | 4.5 | 8.01 | 0 | [23 empty] | 0.1 | 0.1 | A | [9 empty] | 86 | 0 | 528 | 0 | 0 | 199 | 0 | 502 | 0 | 206 | 0 | 0 | 0 | 15 |  |  | 5
2020-02-08 | A56842 | 1 | 고탄소 | SEAH-BQ1 |  | Al 탈산 | B | 31 | 14 | 53200 | 93.4 | A | A | B |  | 1 | 1 |  | 1520 | 1542 | 6000 |  |  | 6000 | 136.36 | 6 | 44001 | 1566 |  | Y | 48 | 37 | [7 empty] | 조관훈 | 2 |  |  |  |  | Y |  | 96.6 | 12-8 | 231.72 | 0 | A |  | 1566 | 3 | 0.25 | 1529 | 0.84 | 74 | 35 | 305 | 5:05 | 30 | 30 | 96 | 0 |  | 0 |  |  | Ar | 2020-02-08 14:01 | 2020-02-08 14:20 | 19 | 2020-02-08 14:00 | 20 |  |  |  |  | Y |  |  |  | Y | [5 empty] | 139.87 | 49.84 | [20 empty] | 1.24 |  |  | 14.19 | 0 | B |  |  | 7.6 | 27.405 | 48.557 | 0.181 | 6.389 | 1.772 | 1437.3 | 0 | 24 | 0 | 323 | 0 | 0 | 0 | 299 | 0 | 498 | 0 | 0 | 0 | 24
2020-02-08 | C54331 | 3 | 고탄소 | G-AE1055LST | 연주시작 | Al 탈산 | T | 21 | 78 | 46900 | 154.02 | A | B | B |  | 1 |  | 1 | 1530 | 1543 | 10300 |  |  | 10300 | 124.98 | 30 | 82410 | 1656 |  | Y | 71 | 46 |  |  | C54328 | 05 |  |  |  | 정종훈 | 2 |  | Y |  |  | Y |  | 95 | 11-4 | 19.97 | 61.27 | A |  | 1666 | 2 | 0.43 | 1571 | 1.73 | 87 | 39 | 718 | 11:58 | 25 | 25 | 0 | 0 |  | 0 | 15 |  | N2 | 2020-02-08 15:28 |  | 14 | 2020-02-08 14:59 | 42 |  |  |  |  | Y | [5 empty] | N |  |  |  | 0 | 7.01 | [23 empty] | 1.29 | 0.64 | A | [9 empty] | 21 | 0 | 878 | 0 | 0 | 0 | 0 | 900 | 0 | 299 | 0 | 0 | 0 | 72 |  |  | 9 | 0.018 | 1
2020-02-08 | B56795 | 2 | 저탄소 | AE1022M1 | TUNDISH교체 | Al 탈산 | B | 37 | 49 | 52200 | 100.8 | A | A |  | B | 1 |  | 1 | 1555 | 1565 | 8100 |  |  | 8100 | 87.03 | 11 | 93071 | 1687 |  | Y | 49 | 42 | [15 empty] | 103.9 | 12-8 | 232.53 | 0 | A |  | 1661 | 1 | 0.08 | 1593 | 1.58 | 81 | 26 | 204 | 3:24 | 15 | 21 | 0 | 0 |  | 0 | 0 |  | N2 | 2020-02-08 14:35 | 2020-02-08 15:10 | 35 | 2020-02-08 14:23 | 47 |  |  |  |  | Y | [8 empty] | 4 | 14.24 | 0 | [16 empty] | 1.6 |  |  | 2.32 |  |  |  | 0.07 | 0.07 | A | [9 empty] | 0 | 0 | 417 | 20 | 0 | 234 | 0 | 1051 | 0 | 408 | 152 | 0 | 0 | 16 |  |  | 7 |  | 1
2020-02-08 | A56843 | 1 | 고탄소 | SEAH-BQ1 |  | Al 탈산 | B | 19 | 3 | 53800 | 96.1 | A | B | B |  | 1 | 1 |  | 1520 | 1543 | 6100 |  |  | 6100 | 60.95 | 12 | 100086 | 1557 |  | Y | 52 | 41 | [7 empty] | 이호남 | 2 |  |  | Y |  |  |  | 106.6 | 14-2 | 265.37 | 0 | A |  | 1557 | 3 | 0.23 | 1515 | 0.98 | 60 | 27 | 258 | 4:18 | 30 | 30 | 97 | 0 |  | 0 |  |  | Ar | 2020-02-08 15:08 | 2020-02-08 15:27 | 19 | 2020-02-08 15:07 | 20 |  |  |  |  | Y |  |  |  | Y | [5 empty] | 158.03 | 47.76 | [20 empty] | 1.11 |  |  | 15.37 | 0 | A |  |  | 8.374 | 27.501 | 49.336 | 0.109 | 5.892 | 1.793 | 1458.08 | 0 | 14 | 87 | 232 | 0 | 0 | 0 | 296 | 0 | 996 | 0 | 0 | 0 | 77
2020-02-08 | B56796 | 2 | 저탄소 | AE1022M1 |  | Al 탈산 | B | 6 | 11 | 52700 | 98.65 | B | B |  | B | 1 |  | 1 | 1555 | 1575 | 6600 |  |  | 6600 | 71 | 12 | 92960 | 1665 |  | Y | 45 | 33 |  |  | B56793 | 05 |  |  |  | 임승수 | 2 |  |  |  |  | Y |  | 103.1 | 13-6 | 218.17 | 0 | A |  | 1648 | 1 | 0.54 | 1578 | 1.44 | 66 | 27 | 789 | 13:09 | 15 | 15 | 0 | 0 |  | 0 | 0 |  | N2 | 2020-02-08 15:40 | 2020-02-08 16:09 | 29 | 2020-02-08 15:31 | 38 |  |  |  |  | Y | [8 empty] | 4 | 14.01 | 0 | [23 empty] | 0.05 | 0.05 | A | [9 empty] | 0 | 0 | 60 | 0 | 0 | 272 | 0 | 805 | 0 | 206 | 0 | 0 | 0 | 20 |  |  | 5
2020-02-08 | C54332 | 3 | 고탄소 | G-AE1055LST | 연주종료 | Al 탈산 | T | 5 | 76 | 46450 | 137.6 | B | B | B |  | 1 |  | 1 | 1530 | 1582 | 7600 |  |  | 7600 | 76.85 | 36 | 98892 | 1643 |  | Y | 60 | 50 |  |  | C54330 | 03 |  |  |  | 박재승 | 3 |  |  | Y |  | Y |  | 104.95 | 12-4 | 0 | 344.76 | A |  | 1645 | 2 | 0.47 | 1571 | 1.14 | 87 | 50 | 624 | 10:24 | 25 | 25 | 0 | 0 |  | 0 | 13 |  | N2 | 2020-02-08 16:47 |  | 3 | 2020-02-08 16:34 | 16 |  |  |  |  | Y | [5 empty] | N |  |  |  | 0 | 12.75 | [23 empty] | 1.29 | 0.64 | A |  |  | 8.752 | 27.625 | 51.966 | 0.217 | 5.937 | 1.881 | 1451.7 | 42 | 0 | 943 | 0 | 0 | 0 | 0 | 698 | 0 | 300 | 0 | 0 | 0 | 56 |  |  |  | 0.0678
2020-02-08 | A56844 | 1 | 고탄소 | SEAH-BQ1 |  | Al 탈산 | B | 10 | 12 | 52600 | 92.17 | B | B | B |  | 1 | 1 |  | 1520 | 1561 | 5500 |  |  | 5500 | 54.17 | 12 | 101532 | 1549 |  | Y | 45 | 38 | [7 empty] | 이호남 | 2 |  |  | Y |  |  |  | 106.55 | 13-10 | 151.04 | 0 | A |  | 1549 | 3 | 0.22 | 1515 | 0.74 | 60 | 31 | 266 | 4:26 | 30 | 31 | 98 | 0 |  | 0 |  |  | Ar | 2020-02-08 16:13 | 2020-02-08 16:25 | 12 | 2020-02-08 16:11 | 14 | [8 empty] | Y | [5 empty] | 170.26 | 69.05 | [20 empty] | 1.12 |  |  | 16.53 | 0 | A |  |  | 8.586 | 27.656 | 54.131 | 0.138 | 6.304 | 1.957 | 1450.88 | 0 | 14 | 322 | 20 | 0 | 0 | 0 | 548 | 0 | 1445 | 0 | 0 | 0 | 54
2020-02-08 | B56797 | 2 | 저탄소 | AE1022M1 |  | Al 탈산 | B | 33 | 4 | 55300 | 85.05 | B | B |  | B | 1 |  | 1 | 1555 | 1574 | 5500 |  |  | 5500 | 59.09 | 11 | 93071 | 1666 |  | Y | 44 | 29 |  |  | B56794 | 05 |  |  |  | 임승수 | 2 |  |  |  |  | Y |  | 96.6 | 12-10 | 189.22 | 0 | A |  | 1641 | 1 | 0.08 | 1585 | 1.52 | 73 | 27 | 195 | 3:15 | 15 | 16 | 0 | 0 |  | 0 | 0 |  | N2 | 2020-02-08 16:27 | 2020-02-08 17:09 | 42 | 2020-02-08 16:17 | 52 |  |  |  |  | Y | [8 empty] | 4 | 10.34 | 0 | [23 empty] | 0.09 | 0.09 | A | [9 empty] | 0 | 0 | 62 | 0 | 0 | 296 | 0 | 696 | 0 | 0 | 0 | 0 | 0 | 10 |  |  | 5
2020-02-08 | A56845 | 1 | 고탄소 | STB2 |  | Al 탈산 | B | 35 | 4 | 54800 | 79.03 | B | B | B |  | 1 | 1 |  | 1520 | 1558 | 4800 |  |  | 4800 | 56.73 | 10 | 84610 | 1563 |  | Y | 42 | 29 | [7 empty] | 이호남 | 2 |  | Y |  |  |  |  | 98.65 | 13-3 | 151.41 | 0 | A |  | 1563 | 3 | 0.23 | 1526 | 1.03 | 70 | 34 | 257 | 4:17 | 25 | 25 | 99 | 0 |  | 0 |  |  | AR | 2020-02-08 17:05 | 2020-02-08 17:32 | 26 | 2020-02-08 17:04 | 28 |  |  |  |  | Y |  |  |  | Y | [5 empty] | 151.03 | 40.1 | [20 empty] | 1.24 |  |  | 17.47 | 0 | A | [9 empty] | 817 | 32 | 93 | 0 | 0 | 0 | 0 | 595 | 0 | 659 | 0 | 0 | 0 | 45
2020-02-08 | C54333 | 3 | 고탄소 | G-AE1055LST | 연주종료 | Al 탈산 | T | 30 | 72 | 49200 | 122.57 | B | B | B |  | 1 |  | 1 | 1530 | 1620 | 6800 |  |  | 6800 | 68.76 | 36 | 98892 | 1626 | 365 | Y | 49 | 46 | [7 empty] | 박재승 | 3 |  |  |  |  | Y |  | 102.5 | 12-2 | 0 | 200.86 | A |  | 1622 | 2 | 0.45 | 1560 | 1.19 | 76 | 34 | 465 | 7:45 | 25 | 25 | 0 | 0 |  | 0 | 15 |  | N2 | 2020-02-08 18:01 |  | 9 | 2020-02-08 17:39 | 32 |  |  |  |  | Y | [5 empty] | N |  |  |  | 0 | 12.16 | [23 empty] | 1.29 | 0.64 | A |  |  | 7.828 | 27.837 | 52.539 | 0.398 | 6.711 | 1.887 | 1505.08 | 72 | 0 | 898 | 0 | 0 | 0 | 0 | 554 | 0 | 300 | 0 | 0 | 0 | 17 |  |  |  | 0.0965
2020-02-08 | B56798 | 2 | 저탄소 | AE1022M1 | 잔강최소화전 | Al 탈산 | B | 36 | 55 | 50550 | 95.32 | B | B |  | B | 1 |  | 1 | 1555 | 1566 | 8400 |  |  | 8400 | 79.81 | 14 | 105254 | 1665 |  | Y | 53 | 42 | [7 empty] | 임승수 | 2 |  |  |  |  | Y |  | 109.25 | 13-2 | 268.19 | 0 | A |  | 1649 | 1 | 0.09 | 1596 | 1.44 | 84 | 18 | 215 | 3:35 | 15 | 16 | 0 | 0 | 35 | 0 | 0 |  | N2 | 2020-02-08 17:47 | 2020-02-08 18:06 | 20 | 2020-02-08 17:38 | 29 |  |  |  |  | Y | [8 empty] | 4 | 10.77 | 0 | [23 empty] | 0.05 | 0.05 | A | [9 empty] | 0 | 0 | 42 | 0 | 0 | 218 | 0 | 681 | 0 | 0 | 0 | 0 | 0 | 11 |  |  | 5
2020-02-08 | A56846 | 1 | 고탄소 | STB2 |  | Al 탈산 | B | 31 | 15 | 54500 | 87.2 | B | B | B |  | 1 | 1 |  | 1520 | 1556 | 4700 |  |  | 4700 | 46.29 | 12 | 101532 | 1557 |  | Y | 48 | 30 | [7 empty] | 이호남 | 2 |  | Y |  |  |  |  | 101.75 | 13-4 | 236.71 | 0 | A |  | 1557 | 3 | 0.24 | 1517 | 1.05 | 61 | 32 | 260 | 4:20 | 25 | 25 | 100 | 0 |  | 0 |  |  | AR | 2020-02-08 18:19 | 2020-02-08 18:31 | 12 | 2020-02-08 18:18 | 14 |  |  |  |  | Y |  |  |  | Y | [5 empty] | 150.76 | 57.42 | [20 empty] | 1.23 |  |  | 18.83 | 0 | A | [9 empty] | 625 | 0 | 212 | 0 | 0 | 0 | 0 | 551 | 0 | 494 | 0 | 0 | 0 | 0
2020-02-08 | B56799 | 2 | 저탄소 | AE1510M2 | 잔강최소화 | Al 탈산 | B | 37 | 50 | 50250 | 92.23 | B | B |  | B | 1 |  | 1 | 1555 | 1614 | 6200 |  |  | 6200 | 62.34 | 12 | 99456 | 1664 |  | Y | 44 | 34 | [7 empty] | 임승수 | 2 |  |  |  |  | Y |  | 108.85 | 13-3 | 201.14 | 0 | A |  | 1644 | 1 | 0.12 | 1588 | 1.34 | 72 | 18 | 204 | 3:24 | 18 | 19 | 0 | 0 |  | 0 | 0 |  | N2 | 2020-02-08 18:51 | 2020-02-08 19:26 | 35 | 2020-02-08 18:40 | 47 |  |  |  |  | Y | [8 empty] | 4 | 12.59 | 0 | [23 empty] | 0.1 | 0.1 | B | [9 empty] | 0 | 579 | 0 | 1439 | 0 | 278 | 0 | 983 | 0 | 0 | 0 | 0 | 0 | 0 |  |  | 14
2020-02-08 | C54334 | 3 | 고탄소 | G-AE1055LST | 연주종료 | Al 탈산 | T | 11 | 65 | 47400 | 126.35 | B | B | B |  | 1 |  | 1 | 1530 | 1580 | 6600 |  |  | 6600 | 72.81 | 33 | 90651 | 1660 |  | Y | 47 | 13 |  |  | C54331 | 07 |  |  |  | 박재승 | 3 |  | N | Y |  | Y |  | 97.75 | 11-9 | 3.15 | 135.95 | A |  | 1632 | 2 | 0.47 | 1557 | 1.17 | 73 | 39 | 568 | 9:28 | 25 | 26 | 0 | 0 |  | 0 | 15 |  | N2 | 2020-02-08 19:26 |  | 5 | 2020-02-08 19:10 | 21 |  |  |  |  | Y | [5 empty] | N |  |  |  | 0 | 12.8 | [23 empty] | 1.29 | 0.64 | A | [9 empty] | 0 | 0 | 851 | 0 | 0 | 0 | 0 | 506 | 0 | 298 | 0 | 0 | 0 | 24 |  |  | 5 | 0.1073
2020-02-08 | A56847 | 1 | 고탄소 | STB2 |  | Al 탈산 | B | 19 | 4 | 53800 | 86.72 | B | B | B |  | 1 | 1 |  | 1520 | 1550 | 5300 |  |  | 5300 | 52.2 | 12 | 101532 | 1558 |  | Y | 44 | 34 | [7 empty] | 이호남 | 2 |  | Y |  |  |  |  | 105.35 | 14-1 | 292.65 | 0 | A |  | 1558 | 3 | 0.24 | 1516 | 1 | 60 | 29 | 264 | 4:24 | 25 | 26 | 101 | 0 |  | 0 |  |  | AR | 2020-02-08 19:21 | 2020-02-08 19:34 | 12 | 2020-02-08 19:20 | 13 |  |  |  |  | Y |  |  |  | Y | [5 empty] | 156.48 | 75.42 | [20 empty] | 1.26 |  |  | 19.95 | 0 | A | [9 empty] | 736 | 15 | 259 | 0 | 0 | 0 | 0 | 496 | 0 | 453 | 0 | 0 | 0 | 99
2020-02-08 | B56800 | 2 | 저탄소 | AE1510M2 |  | Al 탈산 | B | 20 | 1 | 52800 | 99.73 | B | B |  | B | 1 |  | 1 | 1555 | 1595 | 7400 |  |  | 7400 | 74.4 | 12 | 99456 | 1676 |  | Y | 46 | 38 | [7 empty] | 임승수 | 2 |  |  |  |  | Y |  | 106.9 | 14-3 | 326.73 | 0 | A |  | 1660 | 1 | 0.09 | 1593 | 1.31 | 77 | 34 | 266 | 4:26 | 18 | 19 | 0 | 0 |  | 0 | 0 |  | N2 | 2020-02-08 20:07 | 2020-02-08 20:26 | 19 | 2020-02-08 19:59 | 27 | EAF | 열간 보수 |  |  | Y | [8 empty] | 3.7 | 10.43 | 0 | [23 empty] | 0.07 | 0.07 | A | [9 empty] | 0 | 623 | 0 | 1496 | 0 | 311 | 0 | 975 | 0 | 0 | 0 | 0 | 0 | 0 |  |  | 9
2020-02-08 | C54335 | 3 | 고탄소 | G-AE1055LST | TUNDISH교체전 | Al 탈산 | T | 6 | 12 | 51700 | 121.2 | B | B | B |  | 1 |  | 1 | 1530 | 1587 | 6400 |  |  | 6400 | 64.72 | 36 | 98892 | 1700 |  | Y | 50 | 26 |  |  | C54332 | 07 |  |  |  | 박재승 | 4 |  | Y |  |  | Y |  | 103.65 | 13-7 | 0 | 118 | A |  | 1620 | 2 | 0.47 | 1555 | 1.23 | 71 | 33 | 503 | 8:23 | 25 | 25 | 0 | 0 |  | 0 | 15 |  | N2 | 2020-02-08 20:40 |  | 8 | 2020-02-08 20:21 | 27 |  |  |  |  | Y | [5 empty] | N |  |  |  | 0 | 15.34 | [23 empty] | 1.29 | 0.64 | A | [9 empty] | 0 | 0 | 820 | 0 | 0 | 0 | 0 | 751 | 0 | 301 | 0 | 0 | 0 | 54 |  |  | 5 | 0.1017
2020-02-08 | A56848 | 1 | 고탄소 | STB2 |  | Al 탈산 | B | 10 | 13 | 52300 | 77.13 | B | B | B |  | 1 | 1 |  | 1520 | 1571 | 4200 |  |  | 4200 | 49.64 | 10 | 84610 | 1554 |  | Y | 41 | 29 | [7 empty] | 이호남 | 2 |  | Y |  |  |  |  | 104.7 | 13-7 | 185.06 | 0 | A |  | 1554 | 3 | 0.24 | 1518 | 1.03 | 62 | 32 | 272 | 4:32 | 25 | 25 | 102 | 0 |  | 0 |  |  | AR | 2020-02-08 20:21 | 2020-02-08 20:37 | 16 | 2020-02-08 20:20 | 17 |  |  |  |  | Y |  |  |  | Y | [5 empty] | 151.18 | 33.46 | [20 empty] | 1.03 |  |  | 21.04 | 0 | A | [9 empty] | 825 | 24 | 254 | 0 | 0 | 0 | 0 | 550 | 0 | 452 | 0 | 0 | 0 | 84
2020-02-08 | B56801 | 2 | 저탄소 | AE1510M2 |  | Al 탈산 | B | 33 | 5 | 54150 | 87.7 | B | B |  | B | 1 |  | 1 | 1555 | 1594 | 6700 |  |  | 6700 | 67.37 | 12 | 99456 | 1676 |  | Y | 44 | 34 | [7 empty] | 임승수 | 2 |  |  |  |  | Y |  | 104.55 | 13-9 | 166.37 | 0 | A |  | 1655 | 1 | 0.09 | 1594 | 1.71 | 78 | 29 | 179 | 2:59 | 18 | 20 | 0 | 0 | 20 | 0 | 0 |  | N2 | 2020-02-08 21:03 | 2020-02-08 21:37 | 33 | 2020-02-08 20:54 | 43 |  |  |  |  | Y | [8 empty] | 4 | 8.27 | 0 | [23 empty] | 0.04 | 0.04 | A | [9 empty] | 0 | 651 | 0 | 1560 | 0 | 334 | 0 | 1039 | 0 | 0 | 0 | 0 | 0 | 0 |  |  | 9
2020-02-08 | C54336 | 3 | 중탄소 | SCM440I |  | Al 탈산 | I | 5 | 77 | 46350 | 101.98 | B | B | B |  | 1 |  | 1 | 1560 | 1554 | 7700 |  |  | 7700 | 88 | 5 | 87500 | 1676 |  | INGOT | 46 | 35 |  |  | C54333 | 07 |  |  |  | 박재승 |  |  | Y |  |  | Y |  | 93.45 | 11-3 | 295.21 | 0 | A |  | 1647 | 2 | 0.47 | 1580 | 1.46 | 85 |  | 357 | 5:57 | 20 | 20 | 0 | 0 |  | 0 | 15 |  | AR | 2020-02-08 21:37 |  | 22 | 2020-02-08 21:26 | [5 empty] | Y | [5 empty] | N |  |  |  | 9.59 | 0 | [18 empty] | 1.1 |  |  |  |  | 1.29 | 0.64 | A | [9 empty] | 1387 | 0 | 422 | 0 | 0 | 0 | 0 | 403 | 0 | 301 | 0 | 0 | 0 | 10
2020-02-08 | A56849 | 1 | 고탄소 | STB2 |  | Al 탈산 | B | 35 | 5 | 54800 | 83.3 | B | B | B |  | 1 | 1 |  | 1520 | 1578 | 3700 |  |  | 3700 | 36.44 | 12 | 101532 | 1552 |  | Y | 43 | 27 | [7 empty] | 이호남 | 2 |  | Y |  |  |  |  | 99.9 | 13-4 | 195.21 | 0 | A |  | 1552 | 3 | 0.23 | 1552 | 0 | 96 | 32 | 260 | 4:20 | 25 | 25 | 103 | 0 |  | 0 |  |  | AR | 2020-02-08 21:29 | 2020-02-08 21:44 | 14 | 2020-02-08 21:28 | 15 |  |  |  |  | Y |  |  |  | Y | [5 empty] | 150.88 | 68.42 | [20 empty] | 0.96 |  |  | 22.31 | 0 | A | [9 empty] | 727 | 24 | 224 | 0 | 0 | 0 | 0 | 298 | 0 | 296 | 0 | 0 | 0 | 69
2020-02-08 | B56802 | 2 | 저탄소 | AE1510M2 |  | Al 탈산 | B | 36 | 56 | 50000 | 101.33 | B | B |  | D | 1 |  | 1 | 1555 | 1567 | 7500 |  |  | 7500 | 90.14 | 10 | 83202 | 1665 |  | Y | 53 | 37 | [7 empty] | 임승수 | 3 |  |  |  |  | Y |  | 105.4 | 12-8 | 199.82 | 0 | A |  | 1644 | 1 | 0.12 | 1579 | 0 | 63 | 25 | 195 | 3:15 | 18 | 19 | 0 | 0 |  | 0 | 0 |  | N2 | 2020-02-08 22:14 | 2020-02-08 22:53 | 39 | 2020-02-08 21:59 | 53 | [14 empty] | 10.22 | 0 | [23 empty] | 0.1 | 0.1 | A | [9 empty] | 0 | 562 | 0 | 1431 | 0 | 312 | 0 | 1033 | 0 | 0 | 0 | 0 | 0 | 0 |  |  | 9
2020-02-08 | A56850 | 1 | 고탄소 | STB2 |  | Al 탈산 | B | 31 | 16 | 53000 | 75.87 | B | B | D |  | 1 | 1 |  | 1520 | 1540 | 4900 |  |  | 4900 | 48.26 | 12 | 101532 | 1556 |  | Y | 40 | 31 | [7 empty] | 이호남 | 2 |  | Y |  |  |  |  | 106.7 | 13-9 | 208.64 | 0 | A |  | 1556 | 3 | 0.24 | 1520 | 1 | 64 | 32 | 253 | 4:13 | 25 | 25 | 104 | 0 |  | 0 |  |  | AR | 2020-02-08 22:29 | 2020-02-08 22:47 | 18 | 2020-02-08 22:28 | 18 |  |  |  |  | Y |  |  |  | Y | [5 empty] | 170.97 | 42.86 | [20 empty] | 0.97 |  |  | 23.4 | 0 | A | [9 empty] | 512 | 9 | 235 | 10 | 0 | 0 | 0 | 452 | 0 | 405 | 0 | 0 | 0 | 39
2020-02-08 | C54337 | 3 | 중탄소 | AE15B38M | 연주시작 | Al 탈산 | T | 30 | 73 | 49300 | 126.35 | B | D | D |  | 1 |  | 1 | 1535 | 1564 | 8700 |  |  | 8700 | 88.2 | 36 | 98640 | 1664 |  | Y | 56 | 52 |  |  | C54334 | 07 |  |  |  | 박재승 | 3 |  | Y |  |  | Y |  | 101.65 | 12-1 | 345 | 0 | A |  | 1654 | 2 | 0.45 | 1587 | 1.31 | 90 | 41 | 320 | 5:20 | 20 | 21 | 0 | 0 |  | 0 | 10 |  | AR | 2020-02-08 23:30 |  | 18 | 2020-02-08 23:09 | 38 |  |  |  |  | Y | [5 empty] | N |  |  |  | 8.42 | 0 | [23 empty] | 1.44 | 0 | B | [9 empty] | 0 | 0 | 56 | 0 | 0 | 0 | 0 | 619 | 0 | 300 | 0 | 0 | 0 | 18 |  |  | 12 |  | 1
2020-02-08 | B56803 | 2 | 저탄소 | AE1510M2 | TUNDISH교체전 | Al 탈산 | B | 37 | 51 | 50150 | 92.58 | D | D |  | D | 1 |  | 1 | 1555 | 1585 | 7000 |  |  | 7000 | 69.99 | 12 | 100008 | 1656 |  | Y | 44 | 36 | [7 empty] | 임승수 | 2 |  |  |  |  | Y |  | 106.05 | 12-10 | 276.29 | 0 | A |  | 1642 | 1 | 0.13 | 1580 | 0 | 64 | 32 | 242 | 4:02 | 18 | 19 | 0 | 0 |  | 0 | 0 |  | N2 | 2020-02-08 23:42 | 2020-02-08 23:57 | 16 | 2020-02-08 23:31 | 26 |  |  |  |  | Y | [8 empty] | 4 | 11.36 | 0 | [23 empty] | 0.08 | 0.08 | A | [9 empty] | 50 | 543 | 41 | 808 | 108 | 350 | 0 | 1014 | 0 | 0 | 0 | 0 | 0 | 0 |  |  | 9
2020-02-08 | A56851 | 1 | 고탄소 | STB2 |  | Al 탈산 | B | 19 | 5 | 53000 | 74.22 | D | D | D |  | 1 | 1 |  | 1520 | 1544 | 4500 |  |  | 4500 | 44.32 | 12 | 101532 | 1561 |  | Y | 40 | 32 | [7 empty] | 김덕진 | 2 |  | Y | [6 empty] | 174.67 | 0 | A |  | 1561 | 3 | 0.23 | 1522 | 1.18 | 66 | 29 | 263 | 4:23 | 25 | 25 | 105 | 0 |  | 0 |  |  | AR | 2020-02-08 23:25 | 2020-02-08 23:51 | 26 | 2020-02-08 23:23 | 28 |  |  |  |  | Y |  |  |  | Y | [5 empty] | 193.95 | 1.19 | [20 empty] | 1.41 |  |  | 0.01 | 0 | A | [9 empty] | 0 | 58 | 254 | 30 | 0 | 0 | 0 | 453 | 0 | 299 | 0 | 0 | 0 | 54
2020-02-08 | C54338 | 3 | 중탄소 | AE15B38M | 연주종료 | Al 탈산 | T | 11 | 66 | 47700 | 109.88 | D | D | D |  | 1 |  | 1 | 1535 | 1527 | 9000 |  |  | 9000 | 99.54 | 33 | 90420 | 1633 |  | Y | 60 | 8 |  |  |  | 05 |  |  |  | 박지웅 | 2 |  | Y |  |  | Y |  | 96.05 | 11-7 | 316.19 | 0 | A |  | 1629 | 2 | 0.45 | 1574 | 1.31 | 77 | 38 | 349 | 5:49 | 20 | 20 | 0 | 0 |  | 0 | 10 |  | AR | 2020-02-09 00:42 |  | 21 | 2020-02-09 00:34 | 29 |  |  |  |  | Y | [5 empty] | N |  |  |  | 7.03 | 0 | [23 empty] | 0.27 | 0 | A |  |  | 10.387 | 28.131 | 49.179 | 0.39 | 4.734 | 1.748 | 1502.77 | 42 | 0 | 325 | 0 | 0 | 0 | 0 | 501 | 0 | 301 | 0 | 0 | 0 | 6 |  |  | 5
2020-02-08 | B56804 | 2 | 중탄소 | SM45CB | TUNDISH교체 | Si 탈산 | B | 20 | 2 | 53850 | 91.95 | D | D |  | D | 1 |  | 1 | 1540 | 1556 | 6900 |  |  | 6900 | 69.71 | 12 | 98986 | 1665 |  | Y | 44 | 38 | [7 empty] | 김익규 | 3 |  |  |  |  | Y |  | 99.05 | 13-4 | 0 | 258.69 | A |  | 1640 | 1 | 0.15 | 1640 | 0 | 147 | 31 | 279 | 4:39 | 14 | 21 | 0 | 0 |  | 0 | 0 |  | N2 | 2020-02-09 00:45 | 2020-02-09 01:24 | 39 | 2020-02-09 00:36 | 47 |  |  |  |  | Y | [8 empty] | 4 | 0 | 13.55 | [16 empty] | 1.6 |  |  | 1.63 |  |  |  | 0 | 0 | A | [9 empty] | 0 | 0 | 16 | 0 | 0 | 0 | 0 | 557 | 0 | 0 | 0 | 0 | 0 | 19 |  |  | 5 |  | 1
2020-02-08 | A56852 | 1 | 고탄소 | STB2 |  | Al 탈산 | B | 10 | 14 | 51100 | 75.83 | D | D | D |  | 1 | 1 |  | 1520 | 1544 | 5000 |  |  | 5000 | 49.25 | 12 | 101532 | 1562 |  | Y | 42 | 33 | [7 empty] | 김덕진 | 2 |  | Y |  |  |  |  | 109 | 14-2 | 209.46 | 0 | A |  | 1562 | 3 | 0.25 | 1519 | 1.26 | 63 | 33 | 258 | 4:18 | 25 | 25 | 106 | 0 |  | 0 |  |  | AR | 2020-02-09 00:30 | 2020-02-09 00:56 | 26 | 2020-02-09 00:30 | 26 |  |  |  |  | Y |  |  |  | Y | [5 empty] | 207.04 | 0 | [20 empty] | 1.05 |  |  | 1.24 | 0 | A | [9 empty] | 0 | 26 | 213 | 26 | 0 | 0 | 0 | 397 | 0 | 350 | 0 | 0 | 0 | 89
2020-02-08 | C54339 | 3 | 중탄소 | AE15B38M | 연주종료 | Al 탈산 | T | 6 | 13 | 51650 | 100.13 | D | D | D |  | 1 |  | 1 | 1535 | 1592 | 6000 |  |  | 6000 | 66.36 | 33 | 90420 | 1634 |  | Y | 42 | 40 | [7 empty] | 박지웅 | 2 |  |  |  |  | Y |  | 94.35 | 12-6 | 182.73 | 0 | A |  | 1636 | 2 | 0.45 | 1569 | 1.56 | 72 | 25 | 325 | 5:25 | 20 | 21 | 0 | 0 |  | 0 | 10 |  | AR | 2020-02-09 01:52 |  | 31 | 2020-02-09 01:36 | 47 |  |  |  |  | Y | [5 empty] | N |  |  |  | 8.98 | 0 | [23 empty] | 0.72 | 0 | A |  |  | 13.744 | 24.479 | 48.625 | 0.397 | 3.537 | 1.986 | 1581.54 | 0 | 0 | 890 | 0 | 0 | 0 | 0 | 677 | 0 | 299 | 0 | 0 | 0 | 11 |  |  | 5 | 0.297
2020-02-08 | A56853 | 1 | 고탄소 | STB2 | TUNDISH교체전 | Al 탈산 | B | 35 | 6 | 52500 | 78.58 | D | D | D |  | 1 | 1 |  | 1520 | 1564 | 4400 |  |  | 4400 | 60.11 | 10 | 73195 | 1561 |  | Y | 44 | 29 | [7 empty] | 김덕진 | 2 |  | Y |  |  |  |  | 0 | 10-1 | 283.22 | 0 | A |  | 1561 | 3 | 0.25 | 1521 | 0 | 65 | 31 | 1765 | 29:25 | 25 | 25 | 107 | 0 |  | 0 |  |  | AR | 2020-02-09 01:34 | 2020-02-09 02:03 | 29 | 2020-02-09 01:33 | 30 |  |  |  |  | Y |  |  |  | Y | [5 empty] | 615 | 0 | [20 empty] | 0.94 |  |  | 2.42 | 0 | A | [9 empty] | 0 | 15 | 330 | 12 | 0 | 0 | 0 | 297 | 0 | 198 | 0 | 0 | 0 | 53
2020-02-08 | B56805 | 2 | 중탄소 | SM45CB |  | Si 탈산 | B | 33 | 6 | 54500 | 96.75 | D | D |  | D | 1 |  | 1 | 1540 | 1536 | 7500 |  |  | 7500 | 72.32 | 12 | 103704 | 1616 |  | Y | 49 | 42 | [7 empty] | 김익규 | 2 |  |  |  |  | Y |  |  |  | 0 | 231.78 | A |  | 1607 | 1 | 0.16 | 1561 | 1.24 | 68 | 25 | 226 | 3:46 | 14 | 18 | 0 | 0 | 60 | 0 | 0 |  | N2 | 2020-02-09 01:56 | 2020-02-09 02:25 | 30 | 2020-02-09 01:44 | 41 |  |  |  |  | Y | [8 empty] | 3 | 0 | 12.47 | [23 empty] | 0 | 0 | A | [9 empty] | 0 | 0 | 13 | 0 | 0 | 0 | 0 | 918 | 0 | 103 | 0 | 0 | 0 | 5
2020-02-08 | C54340 | 3 | 중탄소 | AE15B38M | 연주종료 | Al 탈산 | T | 5 | 78 | 46050 | 105.38 | D | D | D |  | 1 |  | 1 | 1535 | 1591 | 7200 |  |  | 7200 | 72.99 | 36 | 98640 | 1634 |  | Y | 47 | 33 |  |  |  | 05 |  |  |  | 박지웅 | 2 |  | Y |  |  | Y |  | 102.9 | 12-2 | 206.07 | 0 | A |  | 1632 | 2 | 0.44 | 1568 | 1.49 | 71 | 21 | 344 | 5:44 | 20 | 20 | 0 | 0 |  | 0 | 10 |  | AR | 2020-02-09 03:04 |  | 37 | 2020-02-09 02:48 | 52 |  |  |  |  | Y | [5 empty] | N |  |  |  | 9.55 | 0 | [23 empty] | 0.76 | 0 | A | [9 empty] | 26 | 0 | 1063 | 0 | 0 | 0 | 0 | 475 | 0 | 300 | 0 | 0 | 0 | 11 |  |  | 5 | 0
2020-02-08 | A56854 | 1 | 저탄소 | SCR420HB2 | TUNDISH교체 | Al 탈산 | B | 31 | 17 | 54000 | 74.88 | D | D | D |  | 1 | 1 |  | 1540 | 1570 | 7100 |  |  | 7100 | 69.93 | 12 | 101532 | 1645 |  | Y | 44 | 40 | [7 empty] | 김덕진 | 2 |  | Y |  |  |  |  | 105.75 | 13-8 | 0 | 171.01 | A |  | 1645 | 3 | 0.23 | 1607 | 1.23 | 98 | 31 | 258 | 4:18 | 18 | 18 | 108 | 0 |  | 0 |  |  | N2 | 2020-02-09 02:35 | 2020-02-09 03:27 | 54 | 2020-02-09 02:34 | 55 |  |  |  |  | Y |  |  |  | Y | [5 empty] | 0 | 198.74 | [20 empty] | 1.54 |  |  | 3.54 | 0.01 | A | [9 empty] | 1045 | 674 | 0 | 28 | 0 | 0 | 0 | 392 | 0 | 198 | 51 | 0 | 0 | 0 |  |  |  |  | 1
2020-02-08 | B56806 | 2 | 중탄소 | SM45CB |  | Si 탈산 | B | 36 | 57 | 50000 | 95.68 | D | D |  | D | 1 |  | 1 | 1540 | 1556 | 6300 |  |  | 6300 | 60.75 | 12 | 103704 | 1615 |  | Y | 50 | 34 | [7 empty] | 김익규 | 3 |  |  |  |  | Y |  | 104.8 | 12-7 | 0 | 251.95 | A |  | 1601 | 1 | 0.19 | 1601 | 0 | 108 | 24 | 250 | 4:10 | 14 | 15 | 0 | 0 |  | 0 | 0 |  | N2 | 2020-02-09 02:58 | 2020-02-09 03:31 | 32 | 2020-02-09 02:50 | 41 |  |  |  |  | Y | [8 empty] | 4 | 0 | 14.16 | [23 empty] | 0 | 0 | A | [9 empty] | 0 | 0 | 11 | 0 | 0 | 0 | 0 | 854 | 0 | 0 | 0 | 0 | 0 | 8
2020-02-08 | A56855 | 1 | 저탄소 | SCR420HB2 |  | Al 탈산 | B | 19 | 6 | 53800 | 69.43 | D | D | D |  | 1 | 1 |  | 1540 | 1543 | 6200 |  |  | 6200 | 73.28 | 10 | 84610 | 1620 |  | Y | 40 | 35 | [7 empty] | 김덕진 | 2 |  | Y | [6 empty] | 0 | 158 | A |  | 1620 | 3 | 0.26 | 1595 | 0.86 | 86 | 26 | 278 | 4:38 | 18 | 18 | 109 | 0 |  | 0 |  |  | N2 | 2020-02-09 03:44 | 2020-02-09 04:26 | 42 | 2020-02-09 03:43 | 43 |  |  |  |  | Y |  |  |  | Y | [5 empty] | 0 | 180.66 | [25 empty] | A | [9 empty] | 467 | 1113 | 0 | 32 | 0 | 0 | 0 | 453 | 0 | 293 | 0 | 0 | 0 | 0
2020-02-08 | C54341 | 3 | 중탄소 | AE15B38M | 연주종료 | Al 탈산 | T | 30 | 74 | 49150 | 106.27 | D | D | D |  | 1 |  | 1 | 1535 | 1604 | 6400 |  |  | 6400 | 64.88 | 36 | 98640 | 1639 |  | N | 44 | 41 |  |  |  | 05 |  |  |  | 이기호 | 2 |  | Y |  |  | Y |  | 99 | 11-9 | 222.92 | 0 | A |  | 1635 | 2 | 0.44 | 1574 | 1.45 | 77 | 17 | 329 | 5:29 | 20 | 20 | 0 | 0 |  | 0 | 10 |  | AR | 2020-02-09 04:21 |  | 42 | 2020-02-09 04:01 | 62 |  |  |  |  | Y | [5 empty] | N |  |  |  | 10.13 | 0 | [23 empty] | 1.86 | 0 | A | [9 empty] | 0 | 0 | 929 | 0 | 0 | 0 | 0 | 605 | 0 | 300 | 0 | 0 | 0 | 7 |  |  | 5 | 0.422
2020-02-08 | B56807 | 2 | 중탄소 | SM45CB |  | Si 탈산 | B | 37 | 52 | 50850 | 84.65 | D | D |  | D | 1 |  | 1 | 1540 | 1537 | 6400 |  |  | 6400 | 64.5 | 12 | 99232 | 1625 |  | Y | 41 | 35 | [7 empty] | 김익규 | 3 |  |  |  |  | Y |  | 98.05 | 12-2 | 0 | 203.54 | A |  | 1596 | 1 | 0.17 | 1552 | 1.22 | 59 | 23 | 243 | 4:03 | 14 | 15 | 0 | 0 |  | 0 | 0 |  | N2 | 2020-02-09 04:10 | 2020-02-09 04:34 | 24 | 2020-02-09 04:01 | 33 |  |  |  |  | Y | [8 empty] | 4.5 | 0 | 14.27 | [23 empty] | 0 | 0 | A | [9 empty] | 0 | 0 | 14 | 0 | 0 | 0 | 0 | 1007 | 0 | 0 | 0 | 0 | 0 | 14
2020-02-08 | A56856 | 1 | 저탄소 | SCR420HB2 |  | Al 탈산 | B | 10 | 15 | 52200 | 65.38 | D | D | D |  | 1 | 1 |  | 1540 | 1578 | 5000 |  |  | 5000 | 59.09 | 10 | 84610 | 1618 |  | Y | 41 | 26 | [7 empty] | 김덕진 | 2 |  | Y |  |  |  |  | 99.25 | 13-1 | 0 | 112.54 | A |  | 1618 | 3 | 0.27 | 1583 | 1.46 | 74 | 29 | 272 | 4:32 | 18 | 18 | 110 | 0 |  | 0 |  |  | N2 | 2020-02-09 04:40 | 2020-02-09 05:21 | 40 | 2020-02-09 04:40 | 41 | [14 empty] | 0 | 178.74 | [25 empty] | A | [9 empty] | 845 | 774 | 0 | 25 | 0 | 0 | 0 | 297 | 0 | 197 | 0 | 0 | 0 | 3
2020-02-08 | B56808 | 2 | 중탄소 | SM45CB |  | Si 탈산 | B | 20 | 3 | 52950 | 83.88 | D | D |  | D | 1 |  | 1 | 1540 | 1555 | 5700 |  |  | 5700 | 55.8 | 12 | 102144 | 1614 |  | Y | 41 | 30 | [7 empty] | 김익규 | 2 |  |  |  |  | Y |  | 100.35 | 13-5 | 0.72 | 172.57 | A |  | 1608 | 1 | 0.15 | 1608 | 0 | 115 | 28 | 235 | 3:55 | 14 | 18 | 0 | 0 | 100 | 0 | 0 |  | N2 | 2020-02-09 05:12 | 2020-02-09 05:35 | 23 | 2020-02-09 05:03 | 32 |  |  |  |  | Y | [8 empty] | 3.5 | 0 | 20.82 | [23 empty] | 0 | 0 | A | [9 empty] | 0 | 0 | 11 | 0 | 0 | 0 | 0 | 838 | 0 | 0 | 0 | 0 | 0 | 41
2020-02-08 | C54342 | 3 | 중탄소 | AE15B38M | 연주종료 | Al 탈산 | T | 11 | 67 | 48250 | 105.93 | D | D | D |  | 1 |  | 1 | 1535 | 1590 | 6900 |  |  | 6900 | 76.31 | 33 | 90420 | 1653 |  | Y | 44 | 42 |  |  |  | 05 |  |  |  | 박지웅 | 2 |  | Y |  |  | Y |  | 96.25 | 11-7 | 173.21 | 0 | A |  | 1641 | 2 | 0.44 | 1580 | 1.36 | 83 | 30 | 349 | 5:49 | 20 | 20 | 0 | 0 |  | 0 | 10 |  | AR | 2020-02-09 05:38 |  | 44 | 2020-02-09 05:21 | 61 |  |  |  |  | Y | [5 empty] | N |  |  |  | 10.86 | 0 | [23 empty] | 0.9 | 0 | A | [9 empty] | 0 | 0 | 948 | 0 | 0 | 0 | 0 | 496 | 0 | 300 | 0 | 0 | 0 | 8 |  |  | 5 | 0.266
2020-02-08 | A56857 | 1 | 저탄소 | SCR420HB2 |  | Al 탈산 | B | 35 | 7 | 54100 | 70.18 | D | D | D |  | 1 | 1 |  | 1540 | 1578 | 5300 |  |  | 5300 | 52.2 | 12 | 101532 | 1615 |  | Y | 40 | 29 | [7 empty] | 김덕진 | 2 |  |  | Y |  |  |  | 112.3 | 14-7 | 0 | 140.32 | A |  | 1615 | 3 | 0.26 | 1579 | 1.2 | 70 | 28 | 282 | 4:42 | 18 | 19 | 111 | 0 |  | 0 |  |  | N2 | 2020-02-09 05:46 | 2020-02-09 06:18 | 32 | 2020-02-09 05:46 | 33 | [14 empty] | 0 | 229.8 | [23 empty] | 3.54 | 52.77 | A | [9 empty] | 1290 | 564 | 0 | 25 | 0 | 0 | 0 | 371 | 0 | 199 | 0 | 0 | 0 | 9
2020-02-08 | B56809 | 2 | 중탄소 | SM45CB |  | Si 탈산 | B | 33 | 7 | 53600 | 95.02 | D | D |  | A | 1 |  | 1 | 1540 | 1554 | 5500 |  |  | 5500 | 64.61 | 10 | 85120 | 1614 |  | Y | 40 | 30 | [7 empty] | 김익규 | 2 |  |  |  |  | Y |  | 95.8 | 12-9 | 9.72 | 233.19 | A |  | 1604 | 1 | 0.2 | 1604 | 0 | 111 | 22 | 292 | 4:52 | 14 | 15 | 0 | 0 |  | 0 | 0 |  | N2 | 2020-02-09 06:27 | 2020-02-09 06:40 | 13 | 2020-02-09 06:06 | 34 |  |  |  |  | Y | [8 empty] | 5 | 0 | 12.77 | [16 empty] | 1.1 | [6 empty] | 0 | 0 | A | [9 empty] | 0 | 0 | 55 | 0 | 0 | 0 | 0 | 914 | 0 | 0 | 0 | 0 | 0 | 13
2020-02-08 | C54343 | 3 | 중탄소 | SM45CB |  | Si 탈산 | B | 6 | 14 | 52400 | 114.45 | D | A |  | A | 1 |  | 1 | 1535 | 1573 | 7500 |  |  | 7500 | 73.43 | 12 | 102144 | 1629 |  | Y | 54 | 47 |  |  |  | 05 |  |  |  | 박지웅 | 2 |  | Y |  |  | Y |  |  |  | 242.37 | 0 | A |  | 1609 | 1 | 0.17 | 1553 | 1.04 | 60 | 21 | 262 | 4:22 | 14 | 15 | 0 | 0 |  | 0 | 0 |  | N2 | 2020-02-09 07:14 | 2020-02-09 07:44 | 30 | 2020-02-09 06:58 | 46 |  |  |  |  | Y | [8 empty] | 4 | 0 | 28.49 | 332 분석 %c over 강종변경 | [22 empty] | 0.01 | 0.01 | B | [9 empty] | 0 | 0 | 0 | 198 | 0 | 0 | 0 | 804 | 0 | 302 | 0 | 0 | 0 | 33
2020-02-08 | A56858 | 1 | 저탄소 | SCR420HB2 |  | Al 탈산 | B | 31 | 18 | 53800 | 77.35 | D | A | A |  | 1 | 1 |  | 1540 | 1561 | 5200 |  |  | 5200 | 51.22 | 12 | 101532 | 1614 |  | Y | 41 | 32 | [7 empty] | 김덕진 | 2 |  | Y |  |  |  |  | 98.25 | 12-9 | 0 | 248.71 | A |  | 1614 | 3 | 0.24 | 1575 | 1.08 | 66 | 31 | 301 | 5:01 | 18 | 19 | 112 | 0 |  | 0 |  |  | N2 | 2020-02-09 06:52 | 2020-02-09 07:21 | 29 | 2020-02-09 06:52 | 29 |  |  |  |  | Y |  |  |  | Y | [5 empty] | 0 | 258.67 | [23 empty] | 3.54 | 53.98 | A | [9 empty] | 868 | 652 | 0 | 29 | 0 | 0 | 0 | 299 | 0 | 197 | 0 | 0 | 0 | 16
2020-02-08 | B56810 | 2 | 중탄소 | AE15B38M | 연주종료 | Al 탈산 | T | 36 | 58 | 50350 | 90.78 | D | A | A |  | 1 |  | 1 | 1540 | 1585 | 5600 |  |  | 5600 | 58.39 | 35 | 95900 | 1624 |  | Y | 41 | 34 | [7 empty] | 김익규 | 3 |  |  |  |  | Y |  | 98.7 | 12-1 | 176.92 | 79.41 | A |  | 1624 | 2 | 0.43 | 1570 | 1.42 | 73 | 34 | 339 | 5:39 | 20 | 20 | 0 | 0 |  | 0 |  |  | AR | 2020-02-09 07:21 |  | 17 | 2020-02-09 07:08 | 30 | [14 empty] | 8.79 | 0 | [23 empty] | 0 | 0 | A | [9 empty] | 0 | 0 | 559 | 0 | 0 | 79 | 0 | 981 | 0 | 108 | 0 | 0 | 0 | 0 |  |  | 6 | 0.452
2020-02-09 | C54344 | 3 | 중탄소 | AE15B38M | TUNDISH교체전 | Al 탈산 | T | 5 | 79 | 47150 | 111.27 | A | A | A |  | 1 |  | 1 | 1535 | 1563 | 6900 |  |  | 6900 | 74.55 | 34 | 92551 | 1647 |  | Y | 50 | 41 |  |  | C54341 | 05 |  |  |  | 도주용 | 2 |  | N | Y |  | Y | 4 | 99.75 | 11-8 | 212.28 | 0 | A |  | 1635 | 2 | 0.43 | 1571 | 1.42 | 74 | 36 | 341 | 5:41 | 20 | 20 | 0 | 0 |  | 0 | 16 |  | AR | 2020-02-09 08:31 |  | 27 | 2020-02-09 08:14 | 43 |  |  |  |  | Y | [5 empty] | N |  |  | 5 | 9.66 | 0 | [23 empty] | 0 | 0 | A | [9 empty] | 41 | 0 | 462 | 0 | 0 | 0 | 0 | 397 | 0 | 300 | 0 | 0 | 0 | 38 |  |  | 6 | 0.035
2020-02-09 | A56859 | 1 | 저탄소 | SCR420HB2 |  | Al 탈산 | B | 19 | 7 | 53200 | 71.12 | A | A | A |  | 1 | 1 |  | 1540 | 1557 | 5600 |  |  | 5600 | 55.16 | 12 | 101532 | 1609 |  | Y | 40 | 35 |  |  | A56856 |  |  |  |  | 정용태 | 2 |  | Y |  |  |  |  | 105.75 | 13-10 | 0 | 222.65 | A |  | 1609 | 3 | 0.25 | 1576 | 1.03 | 67 | 30 | 301 | 5:01 | 18 | 19 | 113 | 0 |  | 0 |  |  | N2 | 2020-02-09 07:57 | 2020-02-09 08:17 | 20 | 2020-02-09 07:56 | 20 |  |  |  |  | Y |  |  |  | Y | [5 empty] | 0 | 230.06 | [25 empty] | A | [9 empty] | 1256 | 490 | 0 | 23 | 0 | 0 | 0 | 298 | 0 | 298 | 0 | 0 | 0 | 4
2020-02-09 | B56811 | 2 | 중탄소 | SM45CB | TUNDISH교체전 | Si 탈산 | B | 37 | 53 | 51800 | 94.9 | A | A |  | A | 1 |  | 1 | 1540 | 1524 | 6900 |  |  | 6900 | 79.99 | 11 | 86265 | 1617 | 1093 | Y | 44 | 38 | [7 empty] | 임현진 | 2 | [6 empty] | 95.9 | 11-9 | 0 | 350.69 | A |  | 1600 | 1 | 0.14 | 1546 | 1.29 | 53 | 20 | 327 | 5:27 | 14 | 15 | 0 | 0 |  | 0 | 0 |  | N2 | 2020-02-09 08:32 | 2020-02-09 08:52 | 19 | 2020-02-09 08:24 | 28 | [14 empty] | 0 | 14.87 | [23 empty] | 0 | 0 | A | [9 empty] | 0 | 0 | 342 | 0 | 0 | 0 | 0 | 1341 | 0 | 202 | 0 | 0 | 0 | 8
2020-02-09 | C54345 | 3 | 저탄소 | SCR420HB2 |  | Al 탈산 | B | 30 | 75 | 49150 | 87.45 | A | A | A |  | 1 |  | 1 | 1550 | 1569 | 7700 |  |  | 7700 | 75.84 | 12 | 101532 | 1639 |  | Y | 46 | 40 |  |  | B56810 | 05 |  |  |  | 도주용 |  |  |  | Y |  | Y | 4 | 101.9 | 12-1 | 11.67 | 33.97 | A |  | 1571 | 2 | 0.44 | 1596 | -0.83 | 87 | 44 | 338 | 5:38 | 18 | 15 | 0 | 0 |  | 0 | 0 |  | N2 | 2020-02-09 09:17 | 2020-02-09 09:26 | 9 | 2020-02-09 09:05 | 20 |  |  |  |  | Y | [5 empty] | N |  |  |  | 13 | 0 | 공정이 바빠 최저진공시간 15분으로 단축작업함 | [18 empty] | 1.53 |  | Y |  | 0 | 0 | A | [9 empty] | 1616 | 661 | 51 | 393 | 0 | 0 | 0 | 1095 | 0 | 301 | 0 | 0 | 0 | 15
2020-02-09 | B56812 | 2 | 중탄소 | AE15B35C | TUNDISH교체 | Si 탈산 | B | 20 | 4 | 53750 | 105.3 | A | A |  | A | 1 |  | 1 | 1540 | 1555 | 8000 |  |  | 8000 | 78.4 | 12 | 102040 | 1675 |  | Y | 45 | 40 | [7 empty] | 임현진 | 2 |  |  |  |  | Y |  | 101.15 | 13-6 | 303.58 | 0 | A |  | 1650 | 1 | 0.1 | 1578 | 1.5 | 80 | 30 | 417 | 6:57 | 15 | 21 | 0 | 0 |  | 0 | 0 |  | AR | 2020-02-09 09:51 | 2020-02-09 10:15 | 24 | 2020-02-09 09:35 | 40 |  |  |  |  | Y | [8 empty] | 4 | 13.15 | 0 | [16 empty] | 1.5 |  |  | 2 |  |  |  | 0.26 | 0.26 | A | [9 empty] | 547 | 24 | 582 | 0 | 0 | 281 | 0 | 907 | 0 | 210 | 0 | 0 | 0 | 60 |  |  | 7 |  | 1
2020-02-09 | A56860 | 1 | 저탄소 | SCR420HB2 | TUNDISH교체전 | Al 탈산 | B | 10 | 16 | 52200 | 86.17 | A | A | A |  | 1 | 1 |  | 1540 | 1553 | 6400 |  |  | 6400 | 68.7 | 12 | 93157 | 1626 |  | Y | 43 | 41 | 출강후 A56858히트도 잔강처리함. |  | A56857 |  |  |  |  | 정용태 | 3 |  | Y | Y |  |  |  | 100.7 | 13-2 | 0 | 293.36 | A |  | 1626 | 3 | 0.24 | 1577 | 1.14 | 68 | 33 | 520 | 8:40 | 18 | 18 | 114 | 0 |  | 0 |  |  | N2 | 2020-02-09 09:46 | 2020-02-09 10:24 | 38 | 2020-02-09 09:46 | 38 |  |  |  |  | Y |  |  |  | Y | [5 empty] | 0 | 311.89 | [23 empty] | 3.54 | 57.22 | A | [9 empty] | 1351 | 231 | 0 | 47 | 0 | 0 | 0 | 297 | 0 | 298 | 0 | 0 | 0 | 17
2020-02-09 | C54346 | 3 | 중탄소 | SCM440I |  | Al 탈산 | I | 11 | 68 | 48250 | 111.43 | A | A | A |  | 1 |  | 1 | 1560 | 1556 | 7900 |  |  | 7900 | 84.76 | 4 | 93200 | 1660 |  | INGOT | 52 | 40 |  |  | C54344 | 05 |  |  |  | 도주용 | [7 empty] | 97 | 11-8 | 355.19 | 0 | A |  | 1641 | 2 | 0.43 | 1577 | 1.33 | 82 |  | 340 | 5:40 | 20 | 24 | 0 | 0 |  | 0 | 11 |  | AR | 2020-02-09 10:45 |  | 17 | 2020-02-09 10:33 | [5 empty] | Y | [5 empty] | N |  |  | 5 | 13.86 | 0 | [18 empty] | 0.9 |  |  |  |  | 0 | 0 | A | [9 empty] | 1375 | 0 | 447 | 0 | 0 | 0 | 0 | 902 | 0 | 299 | 302 | 0 | 0 | 13
2020-02-09 | B56813 | 2 | 중탄소 | AE15B35C |  | Si 탈산 | B | 33 | 8 | 53750 | 92.58 | A | A |  | A | 1 |  | 1 | 1540 | 1555 | 6400 |  |  | 6400 | 67.43 | 12 | 94920 | 1664 |  | Y | 41 | 35 | [7 empty] | 임현진 | 2 |  |  |  |  | Y |  | 103.95 | 13-8 | 284.54 | 0.07 | A |  | 1639 | 1 | 0.2 | 1569 | 1.36 | 71 | 31 | 330 | 5:30 | 15 | 16 | 0 | 0 |  | 0 | 0 |  | AR | 2020-02-09 10:40 | 2020-02-09 11:18 | 39 | 2020-02-09 10:27 | 52 |  |  |  |  | Y | [8 empty] | 4.5 | 10.61 | 0 | [23 empty] | 0.4 | 0.4 | A | [9 empty] | 532 | 0 | 569 | 0 | 0 | 270 | 0 | 604 | 0 | 206 | 0 | 0 | 0 | 25 |  |  | 7
2020-02-09 | A56861 | 1 | 고탄소 | AE1055LS | TUNDISH교체 | Al 탈산 | B | 35 | 8 | 54300 | 87.3 | A | A | A |  | 1 | 1 |  | 1520 | 1565 | 6400 |  |  | 6400 | 75.64 | 10 | 84610 | 1623 |  | Y | 45 | 41 | [7 empty] | 정용태 | 2 | [6 empty] | 104.5 | 13-8 | 0 | 298.06 | A |  | 1623 | 3 | 0.23 | 1580 | 1.05 | 96 | 33 | 332 | 5:32 | 25 | 25 | 115 | 0 |  | 0 |  |  | N2 | 2020-02-09 10:53 | 2020-02-09 11:41 | 49 | 2020-02-09 10:52 | 50 | [8 empty] | Y | [5 empty] | 0 | 227.76 | [19 empty] | 2.15 |  |  |  | 3.54 | 58.45 | B | [9 empty] | 16 | 0 | 922 | 37 | 0 | 0 | 0 | 1093 | 0 | 791 | 147 | 0 | 0 | 70 |  |  |  |  | 1
2020-02-09 | B56814 | 2 | 중탄소 | AE15B35C |  | Si 탈산 | B | 31 | 19 | 53800 | 108.97 | A | A |  | A | 1 |  | 1 | 1540 | 1544 | 7800 |  |  | 7800 | 79.64 | 12 | 97945 | 1635 |  | Y | 47 | 42 | [7 empty] | 임현진 | 2 |  |  |  |  | N |  | 103.5 | 13-5 | 162.68 | 62.74 | A |  | 1624 | 1 | 0.2 | 1567 | 0 | 69 | 30 | 282 | 4:42 | 15 | 16 | 0 | 0 |  | 0 | 0 |  | AR | 2020-02-09 12:01 | 2020-02-09 12:23 | 22 | 2020-02-09 11:47 | 36 |  |  |  |  | Y | [8 empty] | 4.5 | 10.83 | 0 | [20 empty] | 1.19 |  |  | 0.29 | 0.29 | A | [9 empty] | 516 | 0 | 265 | 0 | 0 | 230 | 0 | 1104 | 0 | 207 | 0 | 0 | 0 | 0
2020-02-09 | C54347 | 3 | 고탄소 | AE1055LS |  | Al 탈산 | B | 36 | 59 | 50850 | 111.83 | A | A | A |  | 1 | 1 |  | 1530 | 1581 | 5600 |  |  | 5600 | 55.16 | 12 | 101532 | 1621 |  | Y | 50 | 39 | [7 empty] | 정종훈 | 2 | [6 empty] | 105.25 | 12-7 | 72.54 | 33.36 | A |  | 1621 | 3 | 0.23 | 1554 | 1.12 | 70 | 38 | 315 | 5:15 | 25 | 25 | 116 | 0 |  | 0 |  |  | N2 | 2020-02-09 12:05 | 2020-02-09 12:45 | 40 | 2020-02-09 12:03 | 42 |  |  |  |  | Y |  |  |  | Y | [5 empty] | 0 | 400.64 | [23 empty] | 3.54 | 60.23 | A | [9 empty] | 0 | 0 | 871 | 22 | 0 | 0 | 0 | 804 | 0 | 301 | 0 | 0 | 0 | 28
2020-02-09 | A56862 | 1 | 고탄소 | AE1055LS |  | Al 탈산 | B | 19 | 8 | 53800 | 112.45 | A | A | A |  | 1 | 1 |  | 1520 | 1549 | 7000 |  |  | 7000 | 82.73 | 10 | 84610 | 1605 | 362 | Y | 50 | 46 | [7 empty] | 정용태 | 2 | [6 empty] | 102.7 | 13-6 | 0 | 295.15 | A |  | 0 | 3 | 0.22 | 1561 | -26.02 | 77 | 39 | 318 | 5:18 | 25 | 27 | 117 | 0 |  | 0 |  |  | N2 | 2020-02-09 13:06 | 2020-02-09 13:43 | 37 | 2020-02-09 13:06 | 38 |  |  |  |  | Y |  |  |  | Y | [5 empty] | 0 | 402.1 | [23 empty] | 4.24 | 60.7 | A | [9 empty] | 0 | 0 | 905 | 30 | 0 | 0 | 0 | 1291 | 0 | 838 | 133 | 0 | 0 | 55
2020-02-09 | C54348 | 3 | 저탄소 | SCM420H2 | 연주시작 | Al 탈산 | T | 5 | 80 | 47050 | 130.52 | A | A | A |  | 1 |  | 1 | 1550 | 1623 | 7300 |  |  | 7300 | 75.93 | 35 | 96145 | 1675 |  | Y | 53 | 44 | [15 empty] | 101.7 | 11-10 | 0 | 245.5 | A |  | 1663 | 2 | 0.43 | 1601 | 1.59 | 89 | 39 | 586 | 9:46 | 13 | 13 | 0 | 0 |  | 0 | 39 |  | N2 | 2020-02-09 13:36 |  | 18 | 2020-02-09 12:57 | 57 |  |  |  |  | Y | [5 empty] | N |  |  | 5 | 4.82 | 0 | [23 empty] | 0 | 0 | A | [9 empty] | 367 | 1002 | 21 | 360 | 0 | 0 | 0 | 804 | 0 | 299 | 299 | 0 | 0 | 3 |  |  |  |  | 1
2020-02-09 | B56815 | 2 | 중탄소 | AE15B35C |  | Si 탈산 | B | 6 | 15 | 53000 | 90.28 | A | A |  | A | 1 |  | 1 | 1540 | 1566 | 6500 |  |  | 6500 | 65.86 | 12 | 98694 | 1654 |  | Y | 43 | 36 | [7 empty] | 박용우 | 2 |  |  |  |  | Y |  | 98.5 | 12-10 | 258.87 | 0 | A |  | 1639 | 1 | 0.15 | 1565 | 1.65 | 67 | 33 | 308 | 5:08 | 15 | 16 | 0 | 0 | 30 | 0 | 0 |  | AR | 2020-02-09 13:04 | 2020-02-09 13:30 | 26 | 2020-02-09 12:51 | 40 |  |  |  |  | Y | [8 empty] | 4.5 | 10.22 | 0 | 대기래들 | [22 empty] | 0.29 | 0.29 | A | [9 empty] | 496 | 0 | 397 | 0 | 0 | 195 | 0 | 1156 | 0 | 403 | 202 | 0 | 0 | 0 |  |  | 7
2020-02-09 | A56863 | 1 | 고탄소 | AE1055LS |  | Al 탈산 | B | 10 | 17 | 52400 | 114.63 | A | A | C |  | 1 | 1 |  | 1520 | 1579 | 5400 |  |  | 5400 | 53.19 | 12 | 101532 | 1613 |  | Y | 55 | 37 |  |  | A56861 |  |  |  |  | 정용태 | 3 |  |  | Y |  | Y |  | 106.25 | 13-8 | 0 | 225.09 | A |  | 1602 | 3 | 0.22 | 1564 | 0.64 | 80 | 45 | 291 | 4:51 | 25 | 25 | 118 | 0 |  | 0 |  |  | N2 | 2020-02-09 14:11 | 2020-02-09 14:46 | 35 | 2020-02-09 14:10 | 36 |  |  |  |  | Y |  |  |  | Y | [5 empty] | 0 | 354.85 | [23 empty] | 28.65 | 60.7 | A | [9 empty] | 0 | 0 | 829 | 29 | 0 | 0 | 0 | 558 | 0 | 297 | 0 | 0 | 0 | 39
2020-02-09 | B56816 | 2 | 중탄소 | AE15B35C |  | Si 탈산 | B | 37 | 54 | 51800 | 91.25 | A | A |  | A | 1 |  | 1 | 1540 | 1554 | 6500 |  |  | 6500 | 63.21 | 12 | 102828 | 1637 |  | Y | 40 | 34 | [7 empty] | 임현진 | 2 |  |  |  |  | Y |  | 102.5 | 12-6 | 210.3 | 0 | A |  | 1623 | 1 | 0.2 | 1566 | 1.35 | 68 | 24 | 268 | 4:28 | 15 | 16 | 0 | 0 |  | 0 | 0 |  | AR | 2020-02-09 14:05 | 2020-02-09 14:36 | 31 | 2020-02-09 13:46 | 50 |  |  |  |  | Y | [8 empty] | 4.5 | 9.84 | 0 | 대기래들 | [22 empty] | 0.2 | 0.2 | A | [9 empty] | 489 | 0 | 506 | 89 | 0 | 220 | 0 | 748 | 0 | 204 | 0 | 0 | 0 | 0
2020-02-09 | C54349 | 3 | 저탄소 | SCM420H2 | 연주종료 | Al 탈산 | T | 30 | 76 | 49200 | 118.3 | A | A | C |  | 1 |  | 1 | 1550 | 1583 | 7700 |  |  | 7700 | 75.76 | 37 | 101639 | 1664 |  | Y | 57 | 45 | [7 empty] | 정종훈 | 2 |  |  |  |  | Y |  | 100.7 | 11-10 | 0.44 | 50.29 | A |  | 1644 | 2 | 0.45 | 1588 | 1.44 | 76 | 35 | 402 | 6:42 | 13 | 13 | 0 | 0 |  | 0 | 23 |  | N2 | 2020-02-09 14:44 |  | 21 | 2020-02-09 14:21 | 44 |  |  |  |  | Y | [5 empty] | N |  |  |  | 4.96 | 0.2 | [23 empty] | 0 | 0.14 | B | [9 empty] | 419 | 925 | 31 | 142 | 0 | 0 | 0 | 1002 | 0 | 299 | 101 | 0 | 0 | 11 |  |  | 5
2020-02-09 | A56864 | 1 | 고탄소 | AE1055LS |  | Al 탈산 | B | 33 | 9 | 53800 | 91.93 | A | C | C |  | 1 | 1 |  | 1520 | 1544 | 5800 |  |  | 5800 | 57.12 | 12 | 101532 | 1583 |  | Y | 47 | 40 | [7 empty] | 정용태 | 3 |  |  | Y |  |  |  | 105.15 | 13-9 | 0 | 342.93 | A |  | 1583 | 3 | 0.21 | 1549 | 0.77 | 65 | 30 | 302 | 5:02 | 25 | 25 | 119 | 0 |  | 0 |  |  | N2 | 2020-02-09 15:06 | 2020-02-09 15:50 | 44 | 2020-02-09 15:05 | 45 |  |  |  |  | Y |  |  |  | Y | [5 empty] | 0 | 239.11 | [23 empty] | 29.58 | 64.08 | A | [9 empty] | 74 | 0 | 850 | 29 | 0 | 0 | 0 | 848 | 0 | 753 | 0 | 0 | 0 | 32
2020-02-09 | B56817 | 2 | 중탄소 | AE15B35C |  | Si 탈산 | B | 20 | 5 | 53000 | 106.5 | A | C |  | C | 1 |  | 1 | 1540 | 1544 | 7200 |  |  | 7200 | 76.39 | 11 | 94259 | 1647 |  | Y | 45 | 39 | [7 empty] | 임현진 | 2 |  |  |  |  | Y |  | 100.3 | 13-4 | 271.24 | 0 | A |  | 1624 | 1 | 0.12 | 1570 | 1.12 | 72 | 29 | 195 | 3:15 | 15 | 15 | 0 | 0 |  | 0 | 0 |  | AR | 2020-02-09 15:24 | 2020-02-09 15:44 | 19 | 2020-02-09 15:04 | 40 |  |  |  |  | Y | [8 empty] | 4 | 7.66 | 0 | [23 empty] | 0.15 | 0.15 | A | [9 empty] | 497 | 0 | 363 | 0 | 0 | 256 | 0 | 798 | 0 | 358 | 0 | 0 | 0 | 0 |  |  | 5
2020-02-09 | C54350 | 3 | 저탄소 | SCM420H2 | 연주종료 | Al 탈산 | T | 11 | 69 | 47950 | 99.13 | C | C | C |  | 1 |  | 1 | 1550 | 1579 | 6800 |  |  | 6800 | 63.47 | 39 | 107133 | 1634 | 375 | Y | 44 | 41 | [8 empty] | 2 |  |  |  |  | Y |  | 104.75 | 12-5 | 0 | 124.38 | A |  | 1588 | 2 | 0.44 | 1578 | 0.24 | 66 | 23 | 386 | 6:26 | 13 | 13 | 0 | 0 |  | 0 | 13 |  | N2 | 2020-02-09 15:43 |  | 29 | 2020-02-09 15:30 | 42 |  |  |  |  | Y | [5 empty] | N |  |  |  | 6.54 | 1.29 | [23 empty] | 0 | 0 | A | [9 empty] | 408 | 1354 | 0 | 407 | 0 | 0 | 0 | 399 | 0 | 302 | 0 | 0 | 0 | 0 |  |  | 5
2020-02-09 | A56865 | 1 | 고탄소 | AE1055LS |  | Al 탈산 | B | 35 | 9 | 53700 | 100.47 | C | C | C |  | 1 | 1 |  | 1520 | 1577 | 5400 |  |  | 5400 | 63.82 | 10 | 84610 | 1581 |  | Y | 58 | 35 | [7 empty] | 박안희 | 2 |  |  | Y |  |  |  | 102.2 | 13-6 | 0 | 288.73 | A |  | 1581 | 3 | 0.24 | 1556 | 0.6 | 72 | 36 | 303 | 5:03 | 25 | 25 | 120 | 0 |  | 0 |  |  | N2 | 2020-02-09 16:19 | 2020-02-09 16:51 | 32 | 2020-02-09 16:19 | 33 |  |  |  |  | Y |  |  |  | Y | [5 empty] | 0 | 329.12 | [23 empty] | 30.66 | 64.82 | A | [9 empty] | 45 | 0 | 816 | 18 | 0 | 0 | 0 | 925 | 0 | 921 | 0 | 0 | 0 | 35
2020-02-09 | B56818 | 2 | 중탄소 | AE15B35C |  | Si 탈산 | B | 31 | 20 | 53450 | 102.3 | C | C |  | C | 1 |  | 1 | 1540 | 1577 | 5700 |  |  | 5700 | 60.76 | 11 | 93811 | 1635 |  | Y | 42 | 32 | [7 empty] | 고승만 | 2 |  |  |  |  | Y |  | 108.45 | 13-10 | 236.3 | 0 | A |  | 1621 | 1 | 0.12 | 1563 | 1.18 | 65 | 26 | 334 | 5:34 | 15 | 15 | 0 | 0 |  | 0 | 0 |  | AR | 2020-02-09 16:29 | 2020-02-09 16:47 | 18 | 2020-02-09 16:07 | 40 |  |  |  |  | Y | [8 empty] | 3.8 | 7.21 | 0 | [23 empty] | 0.14 | 0.14 | A | [9 empty] | 382 | 0 | 406 | 0 | 0 | 322 | 0 | 800 | 0 | 206 | 0 | 0 | 0 | 42 |  |  | 5
2020-02-09 | C54351 | 3 | 저탄소 | SCM420H2 | TUNDISH교체전 | Al 탈산 | T | 36 | 60 | 50550 | 83.18 | C | C | C |  | 1 |  | 1 | 1550 | 1560 | 6800 |  |  | 6800 | 79.85 | 31 | 85157 | 1646 | 372 | Y | 43 | 39 | [8 empty] | 2 |  |  |  |  | Y |  | 96.5 | 11-9 | 0 | 168.38 | A |  | 1636 | 2 | 0.41 | 1587 | 1.53 | 75 | 27 | 411 | 6:51 | 13 | 13 | 0 | 0 |  | 0 | 9 |  | N2 | 2020-02-09 16:36 |  | 45 | 2020-02-09 16:27 | 54 |  |  |  |  | Y | [5 empty] | N |  |  |  | 1.55 | 1.94 | [23 empty] | 0 | 0 | A | [9 empty] | 776 | 590 | 18 | 273 | 0 | 0 | 0 | 694 | 0 | 199 | 101 | 0 | 0 | 6 |  |  | 5
2020-02-09 | B56819 | 2 | 중탄소 | AE15B35C | 잔강최소화전 | Si 탈산 | B | 6 | 16 | 51600 | 96.08 | C | C |  | C | 1 |  | 1 | 1540 | 1547 | 6000 |  |  | 6000 | 60.96 | 12 | 98429 | 1625 |  | Y | 42 | 29 | [7 empty] | 고승만 | 2 |  |  |  |  | Y |  | 100 | 13-1 | 158.78 | 0 | A |  | 1621 | 1 | 0.3 | 1561 | 1.29 | 63 | 22 | 189 | 3:09 | 15 | 15 | 0 | 0 |  | 0 | 0 |  | AR | 2020-02-09 17:30 | 2020-02-09 17:55 | 25 | 2020-02-09 17:10 | 46 |  |  |  |  | Y | [9 empty] | 6.52 | 0 | [23 empty] | 0.24 | 0.24 | A | [9 empty] | 399 | 0 | 509 | 0 | 0 | 425 | 0 | 908 | 0 | 203 | 0 | 0 | 0 | 55
2020-02-09 | A56866 | 1 | 고탄소 | AE1055LS |  | Al 탈산 | B | 19 | 9 | 53400 | 80.92 | C | C | C |  | 1 | 1 |  | 1520 | 1527 | 5900 |  |  | 5900 | 69.73 | 10 | 84610 | 1577 |  | Y | 44 | 37 | [7 empty] | 박안희 | 2 |  | Y |  |  |  |  | 103 | 13-7 | 0 | 177.78 | A |  | 1577 | 3 | 0.24 | 1549 | 0.78 | 65 | 35 | 296 | 4:56 | 25 | 25 | 121 | 0 |  | 0 |  |  | N2 | 2020-02-09 17:30 | 2020-02-09 17:52 | 22 | 2020-02-09 17:29 | 23 |  |  |  |  | Y |  |  |  | Y | [5 empty] | 0 | 272.94 | [23 empty] | 32.78 | 64.82 | A | [9 empty] | 80 | 0 | 856 | 39 | 0 | 0 | 0 | 842 | 0 | 699 | 0 | 0 | 0 | 33
2020-02-09 | A56867 | 1 | 고탄소 | AE1055LS |  | Al 탈산 | B | 10 | 18 | 52700 | 79.92 | C | C | C |  | 1 | 1 |  | 1520 | 1563 | 4200 |  |  | 4200 | 41.37 | 12 | 101532 | 1586 |  | Y | 42 | 27 | [7 empty] | 박안희 | 2 |  | Y |  |  |  |  | 101.8 | 13-3 | 0 | 283.67 | A |  | 1586 | 3 | 0.22 | 1547 | 1.03 | 63 | 33 | 315 | 5:15 | 25 | 25 | 122 | 0 |  | 0 |  |  | N2 | 2020-02-09 18:38 | 2020-02-09 18:54 | 16 | 2020-02-09 18:37 | 16 |  |  |  |  | Y |  |  |  | Y | [5 empty] | 0 | 220.64 | [23 empty] | 34.71 | 64.82 | A | [9 empty] | 64 | 0 | 790 | 21 | 0 | 0 | 0 | 592 | 0 | 550 | 0 | 0 | 0 | 37
2020-02-09 | B56820 | 2 | 중탄소 | SUM43M3 | 잔강최소화 | Al 탈산 | B | 37 | 55 | 50400 | 101.57 | C | C |  | C | 1 |  | 1 | 1540 | 1524 | 8000 |  |  | 8000 | 87.05 | 12 | 91896 | 1635 |  | Y | 52 | 41 | [7 empty] | 고승만 | 2 |  |  |  |  | Y |  | 104.5 | 12-8 | 313.34 | 0 | A |  | 1616 | 1 | 0.22 | 1564 | 1.23 | 70 | 29 | 348 | 5:48 | 10 | 10 | 0 | 0 |  | 0 | 0 |  | N2 | 2020-02-09 19:03 | 2020-02-09 19:25 | 22 | 2020-02-09 18:44 | 41 |  |  |  |  | Y | [9 empty] | 6.61 | 0 | [23 empty] | 0.41 | 0.41 | A | [9 empty] | 0 | 0 | 897 | 0 | 0 | 0 | 0 | 497 | 0 | 204 | 0 | 0 | 0 | 14
2020-02-09 | C54352 | 3 | 저탄소 | SCR420HC | 연주시작 | Al 탈산 | T | 5 | 81 | 46700 | 114.67 | C | C | C |  | 1 |  | 1 | 1550 | 1563 | 8500 |  |  | 8500 | 88.41 | 35 | 96145 | 1670 |  | Y | 58 | 46 | [8 empty] | 2 |  |  |  |  | Y |  | 103.7 | 12-2 | 0 | 402.69 | A |  | 1651 | 2 | 0.41 | 1601 | 1.16 | 90 | 33 | 384 | 6:24 | 13 | 13 | 0 | 0 |  | 0 | 14 |  | N2 | 2020-02-09 19:26 |  | 22 | 2020-02-09 19:12 | 36 |  |  |  |  | Y | [5 empty] | Y |  |  |  | 3.97 | 0 | [23 empty] | 0 | 0 | A | [9 empty] | 1130 | 546 | 0 | 381 | 0 | 0 | 0 | 1260 | 0 | 200 | 435 | 0 | 0 | 8 |  |  | 9 |  | 1
2020-02-09 | A56868 | 1 | 고탄소 | AE1055LS |  | Al 탈산 | B | 33 | 10 | 54100 | 80.38 | C | C | C |  | 1 | 1 |  | 1520 | 1519 | 5000 |  |  | 5000 | 49.25 | 12 | 101532 | 1584 |  | Y | 42 | 31 | [7 empty] | 박안희 | 2 |  |  | Y |  |  |  | 99.35 | 13-2 | 3.1 | 134.18 | A |  | 1584 | 3 | 0.22 | 1545 | 1.08 | 61 | 28 | 314 | 5:14 | 25 | 26 | 123 | 0 |  | 0 |  |  | N2 | 2020-02-09 19:49 | 2020-02-09 20:05 | 16 | 2020-02-09 19:47 | 18 |  |  |  |  | Y |  |  |  | Y | [5 empty] | 0 | 220.46 | [23 empty] | 0.02 | 0 | A | [9 empty] | 44 | 0 | 825 | 31 | 0 | 0 | 0 | 598 | 0 | 551 | 0 | 0 | 0 | 41
2020-02-09 | B56821 | 2 | 중탄소 | SUM43M3 |  | Al 탈산 | B | 20 | 6 | 53200 | 100.25 | C | C |  | C | 1 |  | 1 | 1540 | 1554 | 6700 |  |  | 6700 | 67.3 | 13 | 99554 | 1616 |  | Y | 45 | 34 | [7 empty] | 고승만 | 3 |  |  |  |  | Y |  | 105.6 | 13-10 | 204.94 | 0 | A |  | 1607 | 1 | 0.2 | 1551 | 1.21 | 57 | 26 | 275 | 4:35 | 10 | 11 | 0 | 0 | 25 | 0 | 0 |  | N2 | 2020-02-09 20:12 | 2020-02-09 20:28 | 15 | 2020-02-09 19:45 | 42 |  |  |  |  | Y | [8 empty] | 3.6 | 6.38 | 0 | [23 empty] | 0.37 | 0.37 | A | [9 empty] | 0 | 0 | 682 | 0 | 0 | 0 | 0 | 500 | 0 | 205 | 0 | 0 | 0 | 20
2020-02-09 | C54353 | 3 | 저탄소 | SCR420HC | 연주종료 | Al 탈산 | T | 11 | 70 | 48050 | 99.5 | C | C | C |  | 1 |  | 1 | 1550 | 1541 | 7200 |  |  | 7200 | 77.09 | 34 | 93398 | 1642 | 380 | Y | 45 | 42 | [8 empty] | 2 |  |  |  |  | Y |  | 96.65 | 11-7 | 0 | 125.65 | A |  | 1628 | 2 | 0.43 | 1585 | 1.08 | 74 | 29 | 440 | 7:20 | 13 | 13 | 0 | 0 |  | 0 | 16 |  | N2 | 2020-02-09 20:33 |  | 31 | 2020-02-09 20:17 | 47 |  |  |  |  | Y | [5 empty] | Y |  |  |  | 3.57 | 0 | [23 empty] | 0 | 0 | A | [9 empty] | 1089 | 501 | 0 | 304 | 0 | 0 | 0 | 1069 | 0 | 201 | 230 | 0 | 0 | 6 |  |  | 5
2020-02-09 | A56869 | 1 | 고탄소 | AE1055LS |  | Al 탈산 | B | 35 | 10 | 53300 | 83.23 | C | C | C |  | 1 | 1 |  | 1520 | 1522 | 5100 |  |  | 5100 | 60.28 | 10 | 84610 | 1590 | 360 | Y | 42 | 31 | [7 empty] | 박안희 | 2 |  |  | Y | [5 empty] | 0 | 176.63 | A |  | 1590 | 3 | 0.22 | 1542 | 1.2 | 58 | 27 | 326 | 5:26 | 25 | 25 | 124 | 0 |  | 0 |  |  | N2 | 2020-02-09 20:53 | 2020-02-09 21:13 | 20 | 2020-02-09 20:52 | 21 |  |  |  |  | Y |  |  |  | Y | [5 empty] | 0 | 235.17 | [23 empty] | 1.85 | 0 | A | [9 empty] | 24 | 0 | 814 | 15 | 0 | 0 | 0 | 597 | 0 | 549 | 0 | 0 | 0 | 59
2020-02-09 | B56822 | 2 | 중탄소 | SUM43M3 |  | Al 탈산 | B | 31 | 21 | 53000 | 90.92 | C | C |  | C | 1 |  | 1 | 1540 | 1544 | 6800 |  |  | 6800 | 74 | 12 | 91896 | 1624 |  | Y | 46 | 34 | [7 empty] | 고승만 | 2 |  |  |  |  | Y |  | 106.1 | 13-7 | 201.13 | 0 | A |  | 1606 | 1 | 0.23 | 1559 | 1.21 | 65 | 29 | 288 | 4:48 | 10 | 10 | 0 | 0 | 25 | 0 | 0 |  | N2 | 2020-02-09 21:19 | 2020-02-09 21:35 | 16 | 2020-02-09 21:07 | 28 |  |  |  |  | Y | [8 empty] | 3.8 | 6.55 | 0 | [20 empty] | 1.01 |  |  | 0.14 | 0.14 | A | [9 empty] | 0 | 0 | 596 | 0 | 0 | 0 | 0 | 499 | 0 | 208 | 0 | 0 | 0 | 33
2020-02-09 | C54354 | 3 | 저탄소 | SCR420HC | 연주종료 | Al 탈산 | T | 36 | 61 | 50555 | 108.75 | C | C | C |  | 1 |  | 1 | 1550 | 1540 | 8300 |  |  | 8300 | 100.72 | 30 | 82410 | 1649 |  | Y | 68 | 58 | 레들 통기성 불량 30번 교체 36번 | [7 empty] | 2 |  |  |  |  | Y |  | 96.9 | 11-9 | 3.29 | 158.53 | A |  | 1627 | 2 | 0.41 | 1581 | 1.44 | 70 | 31 | 412 | 6:52 | 13 | 13 | 0 | 0 |  | 0 | 10 |  | N2 | 2020-02-09 21:54 |  | 17 | 2020-02-09 21:46 | 25 |  |  |  |  | Y | [5 empty] | Y |  |  |  | 3.77 | 0 | [23 empty] | 0.2 | 0 | A | [9 empty] | 968 | 651 | 15 | 347 | 0 | 0 | 0 | 719 | 0 | 201 | 109 | 0 | 0 | 10 |  |  | 5
2020-02-09 | A56870 | 1 | 고탄소 | AE1055LS |  | Al 탈산 | B | 19 | 10 | 53100 | 88.95 | C | C | C |  | 1 | 1 |  | 1520 | 1518 | 6000 |  |  | 6000 | 59.09 | 12 | 101532 | 1585 |  | Y | 44 | 38 | [7 empty] | 박안희 | 2 |  | Y |  |  |  |  | 105.25 | 13-9 | 0.1 | 232.34 | A |  | 1585 | 3 | 0.22 | 1544 | 0.91 | 60 | 27 | 314 | 5:14 | 25 | 25 | 125 | 0 |  | 0 |  |  | N2 | 2020-02-09 21:58 | 2020-02-09 22:13 | 15 | 2020-02-09 21:58 | 16 |  |  |  |  | Y |  |  |  | Y | [5 empty] | 0 | 273.08 | [23 empty] | 3.77 | 0 | A | [9 empty] | 61 | 0 | 865 | 14 | 0 | 0 | 0 | 592 | 0 | 551 | 0 | 0 | 0 | 20
2020-02-09 | B56823 | 2 | 중탄소 | SUM43M3 | TUNDISH교체전 | Al 탈산 | B | 6 | 17 | 51700 | 96.53 | C | C |  | D | 1 |  | 1 | 1540 | 1564 | 5900 |  |  | 5900 | 59.74 | 13 | 98754 | 1626 |  | Y | 42 | 32 | [7 empty] | 고승만 | 2 |  |  |  |  | N |  | 97.6 | 12-9 | 242.57 | 0 | A |  | 1608 | 1 | 0.25 | 1547 | 1.38 | 53 | 25 | 260 | 4:20 | 10 | 10 | 0 | 0 |  | 0 | 0 |  | N2 | 2020-02-09 22:36 | 2020-02-09 22:44 | 8 | 2020-02-09 22:10 | 35 |  |  |  |  | Y | [8 empty] | 4 | 9.88 | 0 | [23 empty] | 0.25 | 0.25 | A | [9 empty] | 0 | 0 | 100 | 0 | 0 | 0 | 0 | 503 | 0 | 204 | 0 | 0 | 0 | 111
2020-02-09 | C54355 | 3 | 저탄소 | SCR420HC | 연주종료 | Al 탈산 | T | 30 | 78 | 49100 | 102.98 | C | D | D |  | 1 |  | 1 | 1550 | 1533 | 9700 |  |  | 9700 | 90.54 | 39 | 107133 | 1617 |  | Y | 67 | 51 |  |  |  | 05 |  |  |  |  | 2 |  |  | Y |  |  |  | 109.4 | 12-8 | 80.26 | 82.68 | A |  | 1639 | 2 | 0.41 | 1584 | 1.96 | 73 | 30 | 445 | 7:25 | 13 | 13 | 0 | 0 |  | 0 | 10 |  | N2 | 2020-02-09 23:10 |  | 14 | 2020-02-09 23:01 | 23 |  |  |  |  | Y | [5 empty] | Y |  |  |  | 5.32 | 0 | [23 empty] | 0.6 | 0 | A | [9 empty] | 1138 | 599 | 56 | 365 | 0 | 0 | 0 | 1208 | 0 | 200 | 154 | 0 | 0 | 0 |  |  | 5
2020-02-09 | A56871 | 1 | 고탄소 | AE1055LS |  | Al 탈산 | B | 10 | 19 | 52300 | 96.57 | C | D | D |  | 1 | 1 |  | 1520 | 1510 | 5500 |  |  | 5500 | 54.17 | 12 | 101532 | 1595 |  | Y | 43 | 31 | [7 empty] | 박안희 | 2 |  |  | Y |  |  |  | 102.8 | 13-4 | 0.11 | 209.89 | A |  | 1595 | 3 | 0.26 | 1553 | 0.77 | 69 | 39 | 255 | 4:15 | 25 | 25 | 126 | 0 |  | 0 |  |  | N2 | 2020-02-09 23:09 | 2020-02-09 23:38 | 29 | 2020-02-09 22:58 | 40 |  |  |  |  | Y |  |  |  | Y | [5 empty] | 0 | 896 | [23 empty] | 5.75 | 0 | B | [9 empty] | 71 | 0 | 861 | 54 | 0 | 0 | 0 | 418 | 0 | 296 | 51 | 0 | 0 | 0
2020-02-09 | B56824 | 2 | 저탄소 | SCM420HT | TUNDISH교체 | Al 탈산 | B | 37 | 56 | 50550 | 101.8 | D | D |  | D | 1 |  | 1 | 1555 | 1555 | 9500 |  |  | 9500 | 104.18 | 14 | 91188 | 1676 |  | Y | 53 | 43 | [7 empty] | 고승만 | 3 |  |  |  |  | Y |  | 103.45 | 12-6 | 0 | 317.38 | A |  | 1663 | 1 | 0.17 | 1600 | 0 | 90 | 39 | 291 | 4:51 | 18 | 20 | 0 | 0 | 120 | 0 | 0 |  | N2 | 2020-02-09 23:46 | 2020-02-10 00:12 | 26 | 2020-02-09 23:35 | 37 |  |  |  |  | Y | [8 empty] | 4 | 0 | 24.8 | [19 empty] | 1.78 |  |  |  | 0.39 | 0.39 | A | [9 empty] | 1232 | 337 | 0 | 41 | 0 | 201 | 0 | 1236 | 0 | 550 | 0 | 0 | 0 | 0 |  |  | 9 |  | 1
2020-02-09 | A56872 | 1 | 고탄소 | AE1055LS |  | Al 탈산 | B | 33 | 11 | 52500 | 108.45 | D | D | D |  | 1 | 1 |  | 1520 | 1543 | 6800 |  |  | 6800 | 80.37 | 10 | 84610 | 1595 |  | Y | 65 | 38 | [7 empty] | 박안희 | 2 |  | Y |  |  |  |  | 95.8 | 12-8 | 0.02 | 217.13 | A |  | 1595 | 3 | 0.37 | 1554 | 0.93 | 70 | 40 | 274 | 4:34 | 25 | 25 | 127 | 0 |  | 0 |  |  | N2 | 2020-02-10 00:25 | 2020-02-10 00:41 | 16 | 2020-02-10 00:25 | 16 |  |  |  |  | Y |  |  |  | Y | [5 empty] | 0 | 331.42 | [23 empty] | 6.85 | 0 | A | [9 empty] | 65 | 0 | 795 | 34 | 0 | 0 | 0 | 703 | 0 | 649 | 83 | 0 | 0 | 13
2020-02-09 | C54356 | 3 | 저탄소 | SCR420HC | 연주종료 | Al 탈산 | T | 5 | 82 | 46900 | 100.72 | D | D | D |  | 1 |  | 1 | 1550 | 1660 | 5700 |  |  | 5700 | 51.87 | 40 | 109880 | 1656 |  | Y | 45 | 37 |  |  |  | 05 |  |  |  | 박지웅 | 2 |  | Y |  |  | Y |  | 105.65 | 12-3 | 68.47 | 52.64 | A |  | 1648 | 2 | 0.42 | 1580 | 1.79 | 69 | 34 | 384 | 6:24 | 13 | 14 | 0 | 0 |  | 0 | 10 |  | N2 | 2020-02-10 00:33 |  | 19 | 2020-02-10 00:15 | 37 |  |  |  |  | Y | [5 empty] | Y |  |  |  | 1.32 | 5.86 | [23 empty] | 1.29 | 0 | A | [9 empty] | 1678 | 0 | 0 | 1322 | 0 | 0 | 0 | 1992 | 0 | 299 | 0 | 0 | 0 | 0 |  |  | 5
2020-02-09 | B56825 | 2 | 저탄소 | SCM420HT |  | Al 탈산 | B | 20 | 7 | 52900 | 99.22 | D | D |  | D | 1 |  | 1 | 1555 | 1597 | 6300 |  |  | 6300 | 61.88 | 13 | 101807 | 1644 |  | Y | 42 | 33 | [7 empty] | 김익규 | 2 |  |  |  |  | Y |  | 98.7 | 13-2 | 0 | 209.13 | A |  | 1639 | 1 | 0.21 | 1579 | 1.28 | 69 | 35 | 296 | 4:56 | 18 | 18 | 0 | 0 | 70 | 0 | 0 |  | N2 | 2020-02-10 00:49 | 2020-02-10 01:12 | 23 | 2020-02-10 00:31 | 41 |  |  |  |  | Y | [8 empty] | 4 | 0 | 16.38 | [23 empty] | 0.54 | 0.54 | A | [9 empty] | 1124 | 264 | 40 | 0 | 0 | 249 | 0 | 607 | 0 | 0 | 0 | 0 | 0 | 0 |  |  | 5
2020-02-09 | A56873 | 1 | 고탄소 | AE1055LS |  | Al 탈산 | B | 35 | 11 | 52000 | 76.65 | D | D | D |  | 1 | 1 |  | 1520 | 1555 | 4200 |  |  | 4200 | 41.37 | 12 | 101532 | 1593 | 360 | Y | 41 | 23 | [7 empty] | 김덕진 | 2 |  | Y |  |  |  |  | 100 | 13-3 | 0.03 | 185.09 | A |  | 1593 | 3 | 0.26 | 1551 | 1.2 | 67 | 34 | 407 | 6:47 | 25 | 25 | 128 | 0 |  | 0 |  |  | N2 | 2020-02-10 01:18 | 2020-02-10 01:38 | 20 | 2020-02-10 01:17 | 21 |  |  |  |  | Y |  |  |  | Y | [5 empty] | 0 | 232.34 | [23 empty] | 7.82 | 0 | B | [9 empty] | 55 | 0 | 798 | 26 | 0 | 0 | 0 | 98 | 0 | 299 | 0 | 0 | 0 | 0
2020-02-09 | C54357 | 3 | 저탄소 | SCR420HC | 연주종료 | Al 탈산 | T | 11 | 71 | 48000 | 83.72 | D | D | D |  | 1 |  | 1 | 1550 | 1553 | 6800 |  |  | 6800 | 77.36 | 32 | 87904 | 1636 |  | Y | 49 | 36 |  |  |  | 05 |  |  |  | 박지웅 | 2 |  | Y |  |  | Y |  | 101.5 | 12-2 | 140.51 | 68.95 | A |  | 1622 | 2 | 0.42 | 1580 | 1.68 | 69 | 28 | 336 | 5:36 | 13 | 13 | 0 | 0 |  | 0 | 10 |  | N2 | 2020-02-10 01:29 |  | 30 | 2020-02-10 01:20 | 39 |  |  |  |  | Y | [5 empty] | Y |  |  |  | 4.74 | 0.04 | [23 empty] | 0.54 | 0 | A | [9 empty] | 1033 | 582 | 18 | 488 | 0 | 0 | 0 | 603 | 0 | 300 | 0 | 0 | 0 | 0 |  |  | 5
2020-02-09 | B56826 | 2 | 저탄소 | SCM420HT |  | Al 탈산 | B | 31 | 22 | 53000 | 100.52 | D | D |  | D | 1 |  | 1 | 1555 | 1565 | 7700 |  |  | 7700 | 82.24 | 11 | 93632 | 1645 |  | Y | 48 | 44 | [7 empty] | 김익규 | 3 |  |  |  |  | Y |  | 97.2 | 12-7 | 0 | 252.88 | A |  | 1638 | 1 | 0.22 | 1574 | 0 | 64 | 27 | 318 | 5:18 | 18 | 20 | 0 | 0 |  | 0 | 0 |  | N2 | 2020-02-10 01:48 | 2020-02-10 02:09 | 21 | 2020-02-10 01:34 | 35 |  |  |  |  | Y | [8 empty] | 4 | 0 | 23.3 | [23 empty] | 0.51 | 0.51 | A | [9 empty] | 1525 | 0 | 86 | 0 | 0 | 276 | 0 | 875 | 0 | 0 | 0 | 0 | 0 | 0 |  |  | 5
2020-02-09 | A56874 | 1 | 고탄소 | AE1055LS |  | Al 탈산 | B | 19 | 11 | 52100 | 76.8 | D | D | D |  | 1 | 1 |  | 1520 | 1579 | 3600 |  |  | 3600 | 42.55 | 10 | 84610 | 1590 |  | Y | 40 | 21 | [7 empty] | 김덕진 | 2 |  | Y |  |  |  |  | 100.9 | 13-4 | 136.13 | 14.21 | A |  | 1590 | 3 | 0.22 | 1551 | 1.05 | 67 | 33 | 259 | 4:19 | 25 | 25 | 129 | 0 |  | 0 |  |  | N2 | 2020-02-10 02:19 | 2020-02-10 02:39 | 21 | 2020-02-10 02:18 | 21 |  |  |  |  | Y |  |  |  | Y | [5 empty] | 0 | 237.42 | [23 empty] | 8.94 | 0 | A | [9 empty] | 53 | 0 | 835 | 15 | 0 | 0 | 0 | 297 | 0 | 274 | 0 | 0 | 0 | 79
2020-02-09 | B56827 | 2 | 저탄소 | SCM420HT |  | Al 탈산 | B | 6 | 18 | 51500 | 98.83 | D | D |  | D | 1 |  | 1 | 1555 | 1584 | 6600 |  |  | 6600 | 64.61 | 12 | 102144 | 1625 |  | Y | 43 | 35 | [7 empty] | 김익규 | 3 |  |  |  |  | Y |  |  |  | 0 | 247.9 | A |  | 1640 | 1 | 0.23 | 1570 | 1.48 | 60 | 24 | 272 | 4:32 | 18 | 24 | 0 | 0 | 100 | 0 | 0 |  | N2 | 2020-02-10 02:51 | 2020-02-10 03:13 | 22 | 2020-02-10 02:36 | 37 |  |  |  |  | Y | [8 empty] | 4 | 0 | 30.05 | [23 empty] | 0.52 | 0.52 | A | [9 empty] | 1319 | 144 | 127 | 0 | 0 | 224 | 0 | 601 | 0 | 0 | 0 | 0 | 0 | 0 |  |  | 5
2020-02-09 | C54358 | 3 | 저탄소 | SCR420HC | 연주종료 | Al 탈산 | T | 36 | 62 | 50650 | 78.73 | D | D | D |  | 1 |  | 1 | 1550 | 1590 | 6100 |  |  | 6100 | 49.35 | 45 | 123615 | 1643 |  | Y | 43 | 31 |  |  |  | 05 |  |  |  | 박지웅 | 2 |  | Y |  |  | Y |  | 93.2 | 11-5 | 114.33 | 45.02 | A |  | 1637 | 2 | 0.41 | 1589 | 1.71 | 78 | 34 | 364 | 6:04 | 13 | 13 | 0 | 0 |  | 0 | 10 |  | N2 | 2020-02-10 02:35 |  | 27 | 2020-02-10 02:28 | 35 |  |  |  |  | Y | [5 empty] | Y |  |  |  | 4.79 | 0 | [23 empty] | 0.16 | 0 | A | [9 empty] | 1293 | 191 | 0 | 542 | 0 | 0 | 0 | 595 | 0 | 300 | 0 | 0 | 0 | 0 |  |  | 5
2020-02-09 | A56875 | 1 | 고탄소 | AE1055LS |  | Al 탈산 | B | 10 | 20 | 51000 | 72.73 | D | D | D |  | 1 | 1 |  | 1520 | 1551 | 4100 |  |  | 4100 | 40.38 | 12 | 101532 | 1590 |  | Y | 40 | 22 | [7 empty] | 김덕진 | 2 |  | Y |  |  |  |  | 101 | 13-2 | 92.8 | 84.15 | A |  | 1590 | 3 | 0.23 | 1555 | 1.13 | 71 | 38 | 253 | 4:13 | 25 | 25 | 130 | 0 |  | 0 |  |  | N2 | 2020-02-10 03:16 | 2020-02-10 03:38 | 22 | 2020-02-10 03:14 | 23 | [8 empty] | Y | [5 empty] | 0 | 201.51 | [23 empty] | 9.99 | 0 | A | [9 empty] | 57 | 0 | 842 | 31 | 0 | 0 | 0 | 396 | 0 | 299 | 0 | 0 | 0 | 25
2020-02-09 | B56828 | 2 | 저탄소 | SCM420HT |  | Al 탈산 | B | 37 | 57 | 49250 | 103.53 | D | D |  | D | 1 |  | 1 | 1555 | 1557 | 7400 |  |  | 7400 | 73.6 | 14 | 100548 | 1617 |  | Y | 48 | 42 | [7 empty] | 김익규 | 3 |  |  |  |  | Y |  | 102.05 | 12-5 | 0 | 228.19 | A |  | 1633 | 1 | 0.2 | 1564 | 0 | 54 | 24 | 273 | 4:33 | 18 | 25 | 0 | 0 |  | 0 | 0 |  | N2 | 2020-02-10 04:00 | 2020-02-10 04:18 | 18 | 2020-02-10 03:49 | 29 |  |  |  |  | Y | [8 empty] | 4.5 | 0 | 33.37 | [23 empty] | 0.6 | 0.6 | A | [9 empty] | 961 | 482 | 36 | 0 | 0 | 206 | 0 | 814 | 0 | 0 | 0 | 0 | 0 | 0 |  |  | 5
2020-02-09 | C54359 | 3 | 저탄소 | SCR420HC2 | 연주종료 | Al 탈산 | T | 30 | 79 | 49000 | 101.83 | D | D | D |  | 1 |  | 1 | 1550 | 1566 | 8600 |  |  | 8600 | 164.77 | 19 | 52193 | 1665 |  | Y | 54 | 43 |  |  |  | 05 |  |  |  | 박지웅 | 2 |  | Y |  |  | Y |  | 104.2 | 12-3 | 107.96 | 43.96 | A |  | 1647 | 2 | 0.4 | 1595 | 1.41 | 84 | 36 | 431 | 7:11 | 18 | 18 | 0 | 0 |  | 0 | 10 |  | N2 | 2020-02-10 04:04 |  | 11 | 2020-02-10 03:53 | 22 |  |  |  |  | Y | [5 empty] | N |  |  |  | 1.15 | 5.95 | [23 empty] | 1.22 | 0 | A | [9 empty] | 500 | 1052 | 0 | 1015 | 0 | 0 | 0 | 598 | 0 | 299 | 0 | 0 | 0 | 0 |  |  | 5
2020-02-09 | A56876 | 1 | 고탄소 | AE1055LS |  | Al 탈산 | B | 33 | 12 | 52200 | 77.02 | D | D | D |  | 1 | 1 |  | 1520 | 1571 | 3800 |  |  | 3800 | 37.43 | 12 | 101532 | 1592 |  | Y | 41 | 21 | [7 empty] | 김덕진 | 2 |  | Y |  |  |  |  | 101.3 | 13-4 | 110.76 | 72.24 | A |  | 1592 | 3 | 0.23 | 1547 | 1.25 | 63 | 31 | 266 | 4:26 | 25 | 25 | 131 | 0 |  | 0 |  |  | N2 | 2020-02-10 04:20 | 2020-02-10 04:38 | 18 | 2020-02-10 04:19 | 19 |  |  |  |  | Y |  |  |  | Y | [5 empty] | 0 | 240.15 | [23 empty] | 11.15 | 0 | A | [9 empty] | 53 | 0 | 849 | 23 | 0 | 0 | 0 | 395 | 0 | 298 | 53 | 0 | 0 | 27
2020-02-09 | C54360 | 3 | 저탄소 | SCR420HC | TUNDISH교체전 | Al 탈산 | T | 5 | 83 | 46500 | 99 | D | D | D |  | 1 |  | 1 | 1550 | 1564 | 7600 |  |  | 7600 | 63.08 | 44 | 120487 | 1639 |  | Y | 53 | 37 |  |  |  | 05 |  |  |  | 박지웅 | 2 |  | Y |  |  | Y |  | 110.25 | 12-7 | 37 | 69 | A |  | 1648 | 2 | 0.74 | 1601 | 1.57 | 90 | 26 | 480 | 8:00 | 13 | 18 |  | 0 |  | 0 | 10 |  | N2 | 2020-02-10 05:14 |  | 29 | 2020-02-10 04:58 | 45 |  |  |  |  | Y | [5 empty] | N |  |  |  | 7.59 | 0.91 | [23 empty] | 1.22 |  | B | [9 empty] | 633 | 866 | 21 | 947 | 0 | 0 | 0 | 603 | 0 | 301 | 0 | 0 | 0 | 0
2020-02-09 | B56829 | 2 | 저탄소 | SCM420HT |  | Al 탈산 | B | 20 | 8 | 52700 | 89.58 | D | D |  | D | 1 |  | 1 | 1555 | 1575 | 5800 |  |  | 5800 | 57.68 | 14 | 100548 | 1637 |  | Y | 41 | 30 | [7 empty] | 김익규 | 2 |  |  |  |  | Y |  | 95.4 | 12-8 | 0 | 193.5 | A |  | 1623 | 1 | 0.2 | 1564 | 0 | 54 | 23 | 254 | 4:14 | 18 | 21 | 0 | 0 |  | 0 | 0 |  | N2 | 2020-02-10 05:07 | 2020-02-10 05:25 | 18 | 2020-02-10 04:54 | 30 |  |  |  |  | Y | [8 empty] | 4 | 0 | 21.14 | [23 empty] | 0.44 | 0.44 | A | [9 empty] | 1277 | 60 | 22 | 0 | 0 | 219 | 0 | 817 | 0 | 0 | 0 | 0 | 0 | 5 |  |  | 7
2020-02-09 | A56877 | 1 | 고탄소 | AE1055LS |  | Al 탈산 | B | 35 | 12 | 52000 | 81.5 | D | D | D |  | 1 | 1 |  | 1520 | 1607 | 3100 |  |  | 3100 | 36.64 | 10 | 84610 | 1595 |  | Y | 47 | 18 | [7 empty] | 김덕진 | 2 |  | Y |  |  |  |  | 0 | 10-1 | 131.25 | 71.67 | A |  | 1595 | 3 | 0.3 | 1550 | 1.29 | 66 | 32 | 297 | 4:57 | 25 | 25 | 132 | 0 |  | 0 |  |  | N2 | 2020-02-10 05:27 | 2020-02-10 05:52 | 25 | 2020-02-10 05:27 | 25 |  |  |  |  | Y |  |  |  | Y | [5 empty] | 0 | 236.02 | [23 empty] | 12.37 | 0 | A | [9 empty] | 60 | 0 | 873 | 11 | 0 | 0 | 0 | 446 | 0 | 298 | 53 | 0 | 0 | 16
2020-02-09 | B56830 | 2 | 저탄소 | SCM420HT |  | Al 탈산 | B | 31 | 23 | 53000 | 95.12 | D | D |  | D | 1 |  | 1 | 1555 | 1555 | 7200 |  |  | 7200 | 77.43 | 12 | 92992 | 1617 |  | Y | 44 | 40 |  |  | C53458 | 05 |  |  |  | 김익규 | 3 |  |  | Y |  | Y |  | 0 | 10-1 | 0 | 246.7 | A |  | 1626 | 1 | 0.21 | 1565 | 1.32 | 55 | 22 | 283 | 4:43 | 18 | 19 | 0 | 0 |  | 0 | 0 |  | N2 | 2020-02-10 06:09 | 2020-02-10 06:28 | 19 | 2020-02-10 05:56 | 32 |  |  |  |  | Y | [8 empty] | 4 | 0.02 | 19.57 | [23 empty] | 0.3 | 0.3 | A | [9 empty] | 1368 | 23 | 40 | 0 | 0 | 216 | 0 | 889 | 0 | 0 | 0 | 0 | 0 | 0
2020-02-09 | C54361 | 3 | 고탄소 | SM55CI |  | Al 탈산 | I | 11 | 72 | 47750 | 110.18 | D | D | A |  | 1 |  | 1 | 1560 | 1534 | 7400 |  |  | 7400 | 92.5 | 20 | 80000 | 1625 |  | INGOT | 55 | 42 | [7 empty] | 박지웅 | [5 empty] | Y |  | 89.6 | 10-10 | 189.14 | 0 | A |  | 1641 | 2 | 0.43 | 1569 | 2.06 | 82 |  | 400 | 6:40 | 20 | 20 | 0 | 0 |  | 0 | 21 |  | N2 | 2020-02-10 06:41 |  | 12 | 2020-02-10 06:19 | [5 empty] | Y | [5 empty] | N |  |  | 6 | 9.08 | 0 | [18 empty] | 1.1 |  |  |  |  | 0 | 0 | A | [9 empty] | 0 | 0 | 854 | 0 | 0 | 0 | 0 | 794 | 0 | 302 | 0 | 0 | 0 | 5
2020-02-09 | A56878 | 1 | 고탄소 | AE1055LS |  | Al 탈산 | B | 19 | 12 | 52200 | 76.33 | D | D | A |  | 1 | 1 |  | 1520 | 1559 | 3800 |  |  | 3800 | 37.43 | 12 | 101532 | 1593 |  | Y | 41 | 25 | [7 empty] | 김덕진 | 2 |  | Y |  |  |  |  | 99.65 | 13-2 | 22.86 | 179.56 | A |  | 1593 | 3 | 0.23 | 1547 | 1.31 | 63 | 32 | 314 | 5:14 | 25 | 25 | 133 | 0 |  | 0 |  |  | N2 | 2020-02-10 06:28 | 2020-02-10 06:53 | 25 | 2020-02-10 06:27 | 25 | [14 empty] | 0 | 237.07 | [23 empty] | 14.09 | 0 | A | [9 empty] | 46 | 0 | 784 | 19 | 0 | 0 | 0 | 396 | 0 | 297 | 51 | 0 | 0 | 46
2020-02-09 | B56831 | 2 | 저탄소 | SCM420HT |  | Al 탈산 | B | 6 | 19 | 50500 | 96.4 | D | A |  | A | 1 |  | 1 | 1555 | 1555 | 6500 |  |  | 6500 | 41.5 | 20 | 156622 | 1647 |  | Y | 41 | 33 | [7 empty] | 김익규 | 3 |  |  |  |  | Y |  | 106.8 | 13-8 | 0 | 290.88 | A |  | 1624 | 1 | 0.21 | 1563 | 1.26 | 53 | 19 | 352 | 5:52 | 18 | 19 | 0 | 0 |  | 0 | 0 |  | N2 | 2020-02-10 07:08 | 2020-02-10 07:31 | 23 | 2020-02-10 06:54 | 37 |  |  |  |  | Y | [8 empty] | 4.5 | 0 | 19.45 | [23 empty] | 0.28 | 0.28 | A | [9 empty] | 1208 | 126 | 50 | 0 | 0 | 229 | 0 | 919 | 0 | 0 | 0 | 0 | 0 | 5
2020-02-09 | C54362 | 3 | 저탄소 | SCR420HB | 연주시작 | Al 탈산 | T | 36 | 63 | 50600 | 104.18 | D | A | A |  | 1 |  | 1 | 1550 | 1592 | 7000 |  |  | 7000 | 83.39 | 30 | 83940 | 1693 |  | Y | 48 | 39 | [15 empty] | 94.05 | 11-6 | 0 | 42.77 | A |  | 1659 | 2 | 0.39 | 1598 | 1.61 | 90 | 37 | 409 | 6:49 | 15 | 15 | 0 | 0 |  | 0 | 19 |  | N2 | 2020-02-10 07:46 |  | 29 | 2020-02-10 07:27 | 48 |  |  |  |  | Y | [5 empty] | Y |  |  | 5 | 2.09 | 5.07 | [23 empty] | 0 | 0 | A | [9 empty] | 1740 | 349 | 41 | 455 | 0 | 0 | 0 | 1050 | 0 | 299 | 0 | 0 | 0 | 18 |  |  | 12 |  | 1
2020-02-10 | A56879 | 1 | 고탄소 | AE1055LS | TUNDISH교체전 | Al 탈산 | B | 10 | 21 | 52700 | 79.28 | A | A | A |  | 1 | 1 |  | 1520 | 1546 | 4600 |  |  | 4600 | 62.66 | 10 | 73414 | 1599 |  | Y | 41 | 30 |  |  | A56876 |  |  |  |  | 정용태 | 3 |  | Y |  |  |  |  | 97.5 | 12-8 | 0 | 251.87 | A |  | 1599 | 3 | 0.22 | 1553 | 1.24 | 69 | 39 | 291 | 4:51 | 25 | 25 | 134 | 0 |  | 0 |  |  | N2 | 2020-02-10 07:32 | 2020-02-10 07:51 | 19 | 2020-02-10 07:31 | 20 | [14 empty] | 0 | 252.5 | [23 empty] | 15.22 | 0 | A | [9 empty] | 63 | 0 | 855 | 9 | 0 | 0 | 0 | 590 | 0 | 299 | 0 | 0 | 0 | 9
2020-02-10 | B56832 | 2 | 저탄소 | SCM420HON |  | Al 탈산 | B | 37 | 58 | 49950 | 94.78 | A | A |  | A | 1 |  | 1 | 1555 | 1547 | 7300 |  |  | 7300 | 143.8 | 6 | 50766 | 1646 |  | Y | 42 | 39 | [7 empty] | 임현진 | 2 |  |  |  |  | Y |  | 109.25 | 13-2 | 0 | 317.96 | A |  | 1635 | 1 | 0.2 | 1580 | 1.25 | 70 | 29 | 277 | 4:37 | 16 | 17 | 0 | 0 |  | 0 | 0 |  | N2 | 2020-02-10 08:08 | 2020-02-10 08:37 | 29 | 2020-02-10 07:50 | 47 |  |  |  |  | Y | [8 empty] | 4.5 | 0 | 15.56 | [23 empty] | 0.54 | 0.54 | A | [9 empty] | 720 | 715 | 41 | 10 | 0 | 280 | 0 | 502 | 0 | 204 | 0 | 0 | 0 | 0 |  |  | 5
2020-02-10 | A56880 | 1 | 저탄소 | SCR420HON2 | TUNDISH교체 | Al 탈산 | B | 33 | 13 | 54300 | 80.38 | A | A | A |  | 1 | 1 |  | 1540 | 1557 | 7300 |  |  | 7300 | 71.9 | 12 | 101532 | 1632 |  | Y | 44 | 41 |  |  | A56877 |  |  |  | T/D 교체 첫번째 Heat | 정용태 | 3 |  | Y |  |  |  |  | 99.6 | 13-2 | 0 | 237.89 | A |  | 1632 | 3 | 0.25 | 1606 | 0.76 | 95 | 35 | 281 | 4:41 | 16 | 20 | 135 | 0 |  | 0 |  |  | N2 | 2020-02-10 08:36 | 2020-02-10 09:11 | 36 | 2020-02-10 08:33 | 39 | [14 empty] | 0 | 259.76 | [19 empty] | 2.31 |  |  |  | 0.02 | 11.09 | A |  |  | 5.039 | 33.336 | 48.637 | 0.542 | 9.652 | 1.458 | 1391.47 | 558 | 974 | 0 | 41 | 0 | 0 | 0 | 296 | 0 | 595 | 0 | 0 | 0 | 9 |  |  | 7 |  | 1
2020-02-10 | C54363 | 3 | 저탄소 | SCR420HB | 연주종료 | Al 탈산 | T | 30 | 80 | 49300 | 117.9 | A | A | A |  | 1 |  | 1 | 1550 | 1591 | 7400 |  |  | 7400 | 73.47 | 36 | 100728 | 1648 |  | Y | 71 | 45 |  |  | C54361 | 06 |  |  |  | 정종훈 | 2 | [6 empty] | 103.65 | 12-2 | 1.27 | 56.73 | A |  | 1648 | 2 | 0.42 | 1585 | 1.85 | 77 | 42 | 396 | 6:36 | 15 | 19 | 0 | 0 |  | 0 | 13 |  | N2 | 2020-02-10 09:04 |  | 8 | 2020-02-10 08:51 | 21 |  |  |  |  | Y | [5 empty] | Y |  |  | 4 | 2.12 | 3.6 | [23 empty] | 0 | 0.01 | B | [9 empty] | 1026 | 703 | 15 | 448 | 0 | 0 | 0 | 905 | 0 | 300 | 0 | 0 | 0 | 36 |  |  | 7
2020-02-10 | B56833 | 2 | 저탄소 | SCM420HON |  | Al 탈산 | B | 20 | 9 | 52450 | 95.75 | A | A |  | A | 1 |  | 1 | 1555 | 1555 | 6700 |  |  | 6700 | 79.19 | 10 | 84610 | 1644 |  | Y | 43 | 37 | [7 empty] | 임현진 | 2 |  |  |  |  | Y |  | 98.85 | 13-2 | 0 | 319.99 | A |  | 1628 | 1 | 0.19 | 1569 | 1.32 | 59 | 23 | 309 | 5:09 | 16 | 16 | 0 | 0 | 40 | 0 | 0 |  | N2 | 2020-02-10 09:11 | 2020-02-10 09:44 | 33 | 2020-02-10 08:55 | 49 |  |  |  |  | Y | [8 empty] | 5 | 0 | 12.06 | [23 empty] | 0.64 | 0.64 | A | [9 empty] | 1237 | 202 | 155 | 0 | 0 | 273 | 0 | 502 | 0 | 202 | 0 | 0 | 0 | 12
2020-02-10 | A56881 | 1 | 저탄소 | SCR420HON2 |  | Al 탈산 | B | 35 | 13 | 54500 | 93.93 | A | A |  | A | 1 |  | 1 | 1540 | 1547 | 7100 |  |  | 7100 | 83.91 | 10 | 84610 | 1648 |  | Y | 42 | 39 |  |  | A56878 |  |  |  | T/D 교체 2번째 Heat | 정용태 | 3 |  | Y |  |  |  |  | 101.2 | 13-4 | 0 | 218.98 | A |  | 1645 | 1 | 0.2 | 1577 | 1.57 | 66 | 31 | 324 | 5:24 | 16 | 16 | 0 | 0 |  | 0 | 0 |  | N2 | 2020-02-10 09:51 | 2020-02-10 10:14 | 23 | 2020-02-10 09:34 | 40 |  |  |  |  | Y | [8 empty] | 4.5 | 0 | 11.32 | [23 empty] | 0.48 | 0.48 | A |  |  | 6.783 | 28.701 | 53.042 | 0.175 | 7.819 | 1.848 | 1560.93 | 0 | 1491 | 0 | 66 | 0 | 0 | 0 | 694 | 0 | 543 | 96 | 0 | 0 | 0 |  |  | 7
2020-02-10 | C54364 | 3 | 저탄소 | SCR420HB | 연주종료 | Al 탈산 | T | 11 | 73 | 48000 | 96.28 | A | A | A |  | 1 |  | 1 | 1550 | 1575 | 6400 |  |  | 6400 | 76.24 | 30 | 83940 | 1643 |  | Y | 42 | 37 | [7 empty] | 도주용 | 2 |  | N |  |  | Y | 4 | 91.4 | 11-1 | 0 | 45.78 | A |  | 1626 | 2 | 0.42 | 1575 | 1.21 | 67 | 34 | 422 | 7:02 | 15 | 15 | 0 | 0 |  | 0 |  |  | N2 | 2020-02-10 10:03 |  | 13 | 2020-02-10 09:49 | 27 | [14 empty] | 7.25 | 0.52 | [23 empty] | 0 | 0 | A | [9 empty] | 1437 | 324 | 64 | 452 | 0 | 0 | 0 | 600 | 0 | 300 | 0 | 0 | 0 | 25 |  |  | 6
2020-02-10 | B56834 | 2 | 저탄소 | SCM420HON |  | Al 탈산 | B | 31 | 24 | 52950 | 102.52 | A | A |  | A | 1 |  | 1 | 1555 | 1564 | 7200 |  |  | 7200 | 70.91 | 12 | 101532 | 1644 |  | Y | 54 | 40 | [7 empty] | 임현진 | 2 | [8 empty] | 0 | 320.65 | A |  | 1630 | 1 | 0.25 | 1571 | 1.41 | 61 | 27 | 320 | 5:20 | 16 | 16 | 0 | 0 |  | 0 | 0 |  | N2 | 2020-02-10 10:23 | 2020-02-10 10:44 | 21 | 2020-02-10 10:08 | 36 |  |  |  |  | Y | [8 empty] | 4.5 | 0 | 11.96 | [23 empty] | 0.43 | 0.43 | A | [9 empty] | 946 | 544 | 70 | 0 | 0 | 256 | 0 | 534 | 0 | 209 | 0 | 0 | 0 | 13 |  |  | 7
2020-02-10 | A56882 | 1 | 저탄소 | SCR420HON2 |  | Al 탈산 | B | 19 | 13 | 53500 | 91.02 | A | A |  | A | 1 |  | 1 | 1540 | 1551 | 6600 |  |  | 6600 | 78 | 10 | 84610 | 1642 |  | Y | 40 | 36 |  |  | A56879 |  |  |  |  | 정용태 | 3 |  | Y |  |  |  |  | 92.85 | 12-4 | 0 | 183.44 | A |  | 1632 | 1 | 0.22 | 1575 | 1.25 | 64 | 29 | 222 | 3:42 | 16 | 16 | 0 | 0 |  | 0 | 0 |  | N2 | 2020-02-10 11:02 | 2020-02-10 11:14 | 12 | 2020-02-10 10:47 | 27 |  |  |  |  | Y | [8 empty] | 5 | 0 | 12.44 | [23 empty] | 0.27 | 0.27 | A | [9 empty] | 588 | 855 | 0 | 62 | 0 | 0 | 0 | 428 | 0 | 596 | 0 | 0 | 0 | 0
2020-02-10 | C54365 | 3 | 저탄소 | SCR420HB | TUNDISH교체전 | Al 탈산 | T | 5 | 84 | 46100 | 89.1 | A | A | A |  | 1 |  | 1 | 1550 | 1593 | 7100 |  |  | 7100 | 74.63 | 34 | 95132 | 1644 |  | Y | 42 | 39 |  |  | C54362 | 05 |  |  |  | 정종훈 | 2 |  | Y |  |  | Y | 4 | 99.95 | 11-8 | 0 | 41.56 | A |  | 1641 | 2 | 0.42 | 1579 | 1.72 | 71 | 29 | 449 | 7:29 | 15 | 15 | 0 | 0 |  | 0 | 12 |  | N2 | 2020-02-10 11:06 |  | 6 | 2020-02-10 10:54 | 18 |  |  |  |  | Y | [5 empty] | Y |  |  | 5 | 0 | 4.87 | [23 empty] | 0 | 0.52 | A | [9 empty] | 1317 | 500 | 142 | 443 | 0 | 0 | 0 | 702 | 0 | 299 | 0 | 0 | 0 | 7 |  |  | 6
2020-02-10 | B56835 | 2 | 저탄소 | SCM420HON | TUNDISH교체전 | Al 탈산 | B | 6 | 20 | 51250 | 111.77 | A | A |  | A | 1 |  | 1 | 1555 | 1534 | 8300 |  |  | 8300 | 93.11 | 12 | 89146 | 1664 |  | Y | 71 | 44 | [7 empty] | 임현진 | 2 | [8 empty] | 0 | 351.03 | A |  | 1648 | 1 | 0.27 | 1586 | 1.72 | 76 | 41 | 291 | 4:51 | 16 | 16 | 0 | 0 |  | 0 | 0 |  | N2 | 2020-02-10 11:32 | 2020-02-10 11:52 | 20 | 2020-02-10 11:20 | 32 | [14 empty] | 0 | 8.13 | [23 empty] | 0.54 | 0.54 | A | [9 empty] | 228 | 961 | 50 | 0 | 0 | 250 | 0 | 1254 | 0 | 312 | 0 | 0 | 0 | 11
2020-02-10 | A56883 | 1 | 저탄소 | SCR420HON2 |  | Al 탈산 | B | 10 | 22 | 51200 | 89.27 | A | A | A |  | 1 |  | 1 | 1540 | 1574 | 5700 |  |  | 5700 | 56.14 | 12 | 101532 | 1642 |  | Y | 41 | 31 | [7 empty] | 정용태 | 2 |  |  |  |  | Y |  | 95.8 | 12-5 | 0 | 161.04 | A |  | 1645 | 2 | 0.41 | 1572 | 1.66 | 61 | 29 | 346 | 5:46 | 16 | 16 | 0 | 0 |  | 0 | 0 |  | N2 | 2020-02-10 11:57 | 2020-02-10 12:07 | 9 | 2020-02-10 11:41 | 26 |  |  |  |  | Y | [8 empty] | 5 | 0.14 | 4.83 | [23 empty] | 0.58 | 0.58 | A | [9 empty] | 878 | 600 | 25 | 0 | 0 | 0 | 0 | 297 | 0 | 300 | 0 | 0 | 0 | 0
2020-02-10 | C54366 | 3 | 고탄소 | 50CRV4 | TUNDISH교체 | Si 탈산 | B | 36 | 64 | 50450 | 126.15 | A | A | A |  | 1 |  | 1 | 1530 | 1523 | 10700 |  |  | 10700 | 114.59 | 14 | 93379 | 1651 |  | Y | 71 | 52 |  |  | C54363 | 05 |  |  |  | 도주용 | 2 |  |  | Y |  | Y | 4 | 103.75 | 12-5 | 433.22 | 0 | A |  | 1640 | 2 | 0.42 | 1573 | 0 | 89 | 41 | 328 | 5:28 | 18 | 20 | 0 | 0 |  | 0 | 0 |  | AR | 2020-02-10 12:48 | 2020-02-10 13:17 | 29 | 2020-02-10 12:36 | 41 |  |  |  |  | Y | [5 empty] | N |  |  | 5 | 8.37 | 0.03 | [19 empty] | 2.56 | 1.71 |  |  | 0.38 | 0.38 | A | [9 empty] | 1768 | 0 | 262 | 0 | 0 | 0 | 0 | 994 | 0 | 0 | 0 | 0 | 0 | 25 |  |  | 7 |  | 1
2020-02-10 | A56884 | 1 | 저탄소 | SCR420HON2 |  | Al 탈산 | B | 37 | 59 | 53400 | 87.7 | A | A |  | A | 1 |  | 1 | 1540 | 1580 | 5600 |  |  | 5600 | 66.19 | 10 | 84610 | 1631 |  | Y | 40 | 32 |  |  | A56881 |  |  |  |  | 정용태 | 3 |  | Y |  |  | Y |  | 105.4 | 12-8 | 0 | 295.03 | A |  | 1631 | 1 | 0.19 | 1573 | 1.71 | 62 | 29 | 262 | 4:22 | 16 | 16 | 0 | 0 |  | 0 | 0 |  | N2 | 2020-02-10 12:57 | 2020-02-10 13:06 | 9 | 2020-02-10 12:41 | 25 |  |  |  |  | Y | [8 empty] | 4.5 | 0 | 12.15 | [23 empty] | 0.46 | 0.46 | B | [9 empty] | 1039 | 395 | 55 | 0 | 0 | 0 | 0 | 496 | 0 | 295 | 0 | 0 | 0 | 0
2020-02-10 | C54367 | 3 | 고탄소 | 50CRV4 |  | Si 탈산 | B | 30 | 81 | 50000 | 114.63 | A | A | C |  | 1 |  | 1 | 1530 | 1549 | 8200 |  |  | 8200 | 82.67 | 13 | 99193 | 1625 |  | Y | 64 | 47 | C54365 5t잔탕 처리 |  | C54364 | 05 |  |  |  | 정종훈 | 2 |  | Y | N |  | Y |  | 99.05 | 11-7 | 398.71 | 0 | A |  | 1625 | 2 | 0.43 | 1560 | 1.81 | 76 | 40 | 328 | 5:28 | 18 | 18 | 0 | 0 |  | 0 | 15 |  | AR | 2020-02-10 14:03 | 2020-02-10 14:24 | 21 | 2020-02-10 13:48 | 36 |  |  |  |  | Y | [5 empty] | N |  |  |  | 9.5 | 0 | [23 empty] | 0.01 | 0 | A | [9 empty] | 1522 | 0 | 248 | 36 | 0 | 0 | 0 | 900 | 0 | 0 | 0 | 0 | 0 | 40 |  |  | 5
2020-02-10 | B56836 | 2 | 저탄소 | SCR420HON2 |  | Al 탈산 | B | 20 | 10 | 53800 | 98.03 | A | A |  | A | 1 |  | 1 | 1555 | 1575 | 6600 |  |  | 6600 | 78 | 10 | 84610 | 1657 | 363 | Y | 38 | 32 | [7 empty] | 임현진 | 2 |  |  |  |  | Y |  | 97.7 | 12-10 | 0 | 209.17 | A |  | 1637 | 1 | 0.2 | 1575 | 1.16 | 64 | 36 | 409 | 6:49 | 16 | 16 | 0 | 0 |  | 0 | 0 |  | N2 | 2020-02-10 13:52 | 2020-02-10 14:00 | 8 | 2020-02-10 13:35 | 25 |  |  |  |  | Y | [8 empty] | 4.5 | 0 | 31.51 | [23 empty] | 0.22 | 0.22 | A | [9 empty] | 903 | 530 | 61 | 0 | 0 | 268 | 0 | 1301 | 0 | 410 | 102 | 0 | 0 | 4 |  |  | 5
2020-02-10 | A56885 | 1 | 저탄소 | SCR420HON2 |  | Al 탈산 | B | 35 | 14 | 54700 | 119.05 | A | A |  | C | 1 |  | 1 | 1540 | 1545 | 8000 |  |  | 8000 | 78.79 | 12 | 101532 | 1649 |  | Y | 66 | 44 |  |  | A56882 |  |  |  |  | 정용태 | 3 |  | Y |  |  |  |  | 97.2 | 12-9 | 0 | 236.42 | A |  | 1645 | 1 | 0.17 | 1579 | 2.26 | 68 | 31 | 321 | 5:21 | 16 | 17 | 0 | 0 |  | 0 | 0 |  | N2 | 2020-02-10 14:31 | 2020-02-10 14:54 | 23 | 2020-02-10 14:09 | 45 |  |  |  |  | Y | [8 empty] | 4 | 0.16 | 10.51 | [23 empty] | 0.43 | 0.43 | A | [9 empty] | 602 | 838 | 51 | 0 | 0 | 0 | 0 | 793 | 0 | 691 | 196 | 0 | 0 | 0
2020-02-10 | B56837 | 2 | 고탄소 | 50CRV4 |  | Si 탈산 | B | 31 | 25 | 53300 | 114.8 | A | C |  | C | 1 |  | 1 | 1530 | 1566 | 7800 |  |  | 7800 | 79.38 | 12 | 98256 | 1625 |  | Y | 55 | 46 | [7 empty] | 임현진 | 2 |  |  |  |  | Y |  | 105.1 | 13-5 | 262.28 | 0 | A |  | 1608 | 1 | 0.23 | 1552 | 1.08 | 68 | 32 | 230 | 3:50 | 18 | 19 | 0 | 0 | 50 | 0 | 0 |  | AR | 2020-02-10 15:10 | 2020-02-10 15:29 | 19 | 2020-02-10 14:47 | 42 |  |  |  |  | Y | [8 empty] | 3.8 | 13.25 | 0 | [23 empty] | 0.19 | 0.19 | A | [9 empty] | 1442 | 284 | 41 | 0 | 0 | 0 | 0 | 614 | 0 | 308 | 0 | 0 | 0 | 0 |  |  | 7
2020-02-10 | C54368 | 3 | 저탄소 | SNCM26V |  | Al 탈산 | I | 5 | 85 | 46350 | 108.93 | A | C | C |  | 1 |  | 1 | 1560 | 1595 | 9000 |  |  | 9000 | 96.26 | 11 | 93500 | 1660 |  | INGOT | 54 | 48 | [13 empty] | Y |  | 94.35 | 11-2 | 370.29 | 0 | A |  | 1649 | 2 | 0.41 | 1593 | 1.22 | 93 |  | 383 | 6:23 | 20 | 20 | 0 | 0 |  | 0 | 10 |  | N2 | 2020-02-10 15:15 |  | 18 | 2020-02-10 15:06 | [5 empty] | Y | [5 empty] | N |  |  |  | 7.86 | 0 | [18 empty] | 1.2 |  |  |  |  | 0 | 0 | A | [9 empty] | 407 | 1373 | 38 | 776 | 0 | 0 | 0 | 1105 | 0 | 301 | 99 | 0 | 0 | 6
2020-02-10 | A56886 | 1 | 저탄소 | SCR420HON2 | TUNDISH교체전 | Al 탈산 | B | 33 | 14 | 53100 | 97.92 | C | C | C |  | 1 | 1 |  | 1540 | 1553 | 7300 |  |  | 7300 | 71.54 | 13 | 102042 | 1625 |  | Y | 57 | 42 | A56883 A56554 두 히트 받음 | [6 empty] | 박안희 | 2 |  | Y | Y |  |  |  | 100.1 | 13-2 | 0 | 269.22 | A |  | 1625 | 3 | 0.3 | 1582 | 1.3 | 71 | 26 | 289 | 4:49 | 16 | 19 | 1 | 0 |  | 0 |  |  | N2 | 2020-02-10 15:42 | 2020-02-10 15:56 | 14 | 2020-02-10 15:34 | 22 | [8 empty] | N | 스노클 교체 첫HEAT |  |  |  |  | 0 | 180.88 | [23 empty] | 0.02 | 20.67 | A | [9 empty] | 1313 | 137 | 0 | 54 | 0 | 0 | 0 | 1078 | 0 | 772 | 0 | 0 | 0 | 0
2020-02-10 | B56838 | 2 | 고탄소 | 50CRV4 | 잔강최소화전 | Si 탈산 | B | 6 | 21 | 51250 | 109.7 | C | C |  | C | 1 |  | 1 | 1530 | 1566 | 7600 |  |  | 7600 | 73.86 | 13 | 102893 | 1647 |  | Y | 45 | 37 | [7 empty] | 고승만 | 2 |  |  |  |  | Y |  | 102.35 | 13-3 | 246.01 | 0 | A |  | 1618 | 1 | 0.17 | 1550 | 1.15 | 66 | 31 | 296 | 4:56 | 18 | 20 | 0 | 0 |  | 0 | 0 |  | AR | 2020-02-10 16:10 | 2020-02-10 16:34 | 25 | 2020-02-10 15:52 | 43 |  |  |  |  | Y | [9 empty] | 14.67 | 0 | [23 empty] | 0.16 | 0.16 | A | [9 empty] | 1675 | 0 | 150 | 0 | 0 | 0 | 0 | 598 | 0 | 153 | 0 | 0 | 0 | 31 |  |  | 5
2020-02-10 | C54369 | 3 | 중탄소 | SM45CB | 연주시작 | Si 탈산 | T | 11 | 74 | 48300 | 92.3 | C | C | C |  | 1 |  | 1 | 1535 | 1552 | 7600 |  |  | 7600 | 76.85 | 36 | 98892 | 1627 |  | Y | 46 | 42 | [8 empty] | 2 |  |  |  |  | Y |  | 102.7 | 12-2 | 220.1 | 0 | A |  | 1626 | 2 | 0.42 | 1585 | 1.17 | 92 | 37 | 341 | 5:41 | 7 | 7 | 0 | 0 |  | 0 | 12 |  | N2 | 2020-02-10 16:16 |  | 24 | 2020-02-10 16:03 | 36 |  |  |  |  | Y | [5 empty] | N |  |  |  | 4.57 | 0 | [23 empty] | 0.46 | 0 | A | [9 empty] | 0 | 0 | 223 | 0 | 0 | 0 | 0 | 402 | 0 | 200 | 0 | 0 | 0 | 66 |  |  | 9 |  | 1
2020-02-10 | A56887 | 1 | 고탄소 | AE1055LS | TUNDISH교체 | Al 탈산 | B | 37 | 60 | 51000 | 88.9 | C | C | C |  | 1 | 1 |  | 1520 | 1552 | 7600 |  |  | 7600 | 89.82 | 10 | 84610 | 1614 |  | Y | 46 | 42 | [7 empty] | 박안희 | 3 | [6 empty] | 109.3 | 13-1 | 0 | 285.66 | A |  | 1614 | 3 | 0.24 | 1576 | 0.88 | 92 | 44 | 302 | 5:02 | 25 | 25 | 2 | 0 |  | 0 |  |  | N2 | 2020-02-10 16:51 | 2020-02-10 17:15 | 24 | 2020-02-10 16:50 | 25 |  |  |  |  | Y |  |  |  | Y | [5 empty] | 0 | 277.85 | [19 empty] | 2.05 |  |  |  | 2.09 | 21.34 | A | [9 empty] | 28 | 0 | 923 | 9 | 0 | 0 | 0 | 1503 | 0 | 1168 | 0 | 0 | 0 | 17 |  |  |  |  | 1
2020-02-10 | B56839 | 2 | 중탄소 | SCM440 | 잔강최소화 | Al 탈산 | B | 19 | 14 | 52450 | 108.65 | C | C |  | C | 1 |  | 1 | 1540 | 1555 | 6900 |  |  | 6900 | 70.88 | 12 | 97347 | 1644 |  | Y | 49 | 42 | [7 empty] | 고승만 | 2 |  |  |  |  | Y |  | 102.55 | 13-5 | 312.05 | 0 | A |  | 1629 | 1 | 0.17 | 1569 | 1.26 | 73 | 15 | 228 | 3:48 | 15 | 17 | 0 | 0 |  | 0 | 0 |  | N2 | 2020-02-10 17:14 | 2020-02-10 17:53 | 39 | 2020-02-10 16:53 | 60 |  |  |  |  | N | 미투입강종 | [8 empty] | 0 | 12.6 | [20 empty] | 1.75 |  |  | 0.78 | 0.78 | A | [9 empty] | 1088 | 0 | 154 | 0 | 0 | 302 | 0 | 797 | 0 | 409 | 0 | 0 | 0 | 14
2020-02-10 | C54370 | 3 | 중탄소 | SM45CB | 연주종료 | Si 탈산 | T | 36 | 65 | 49650 | 82.07 | C | C | C |  | 1 |  | 1 | 1535 | 1571 | 5400 |  |  | 5400 | 54.61 | 36 | 98892 | 1619 |  | Y | 42 | 33 | [8 empty] | 2 |  |  |  |  | Y |  | 108.6 | 12-9 | 160.68 | 0 | A |  | 1608 | 2 | 0.42 | 1571 | 1.23 | 78 | 36 | 332 | 5:32 | 7 | 7 | 0 | 0 |  | 0 | 11 |  | N2 | 2020-02-10 17:21 |  | 30 | 2020-02-10 17:10 | 41 |  |  |  |  | Y | [5 empty] | N |  |  |  | 4.07 | 0 | [23 empty] | 0.01 | 0 | A | [9 empty] | 0 | 0 | 221 | 0 | 0 | 0 | 0 | 405 | 0 | 201 | 0 | 0 | 0 | 41 |  |  | 5
2020-02-10 | B56840 | 2 | 중탄소 | SCM440 |  | Al 탈산 | B | 20 | 11 | 52800 | 100.15 | C | C |  | C | 1 |  | 1 | 1540 | 1555 | 5800 |  |  | 5800 | 63.45 | 11 | 91408 | 1626 |  | Y | 48 | 32 | [7 empty] | 고승만 | 2 |  |  |  |  | Y |  | 89.3 | 11-10 | 24.04 | 250.43 | A |  | 1610 | 1 | 0.18 | 1554 | 1.07 | 58 | 21 | 318 | 5:18 | 15 | 16 | 0 | 0 |  | 0 | 0 |  | N2 | 2020-02-10 18:11 | 2020-02-10 18:51 | 40 | 2020-02-10 17:58 | 52 |  |  |  |  | N | 미투입강종 | [7 empty] | 4.8 | 0 | 10.09 | [20 empty] | 1.09 |  |  | 0.35 | 0.35 | A | [9 empty] | 974 | 0 | 0 | 20 | 0 | 170 | 0 | 504 | 0 | 417 | 0 | 0 | 0 | 0
2020-02-10 | A56888 | 1 | 고탄소 | AE1055LS |  | Al 탈산 | B | 10 | 23 | 50700 | 82.38 | C | C | C |  | 1 | 1 |  | 1520 | 1536 | 5400 |  |  | 5400 | 35.46 | 18 | 152298 | 1590 |  | Y | 44 | 34 | [7 empty] | 박안희 | 2 |  |  |  |  | Y |  | 102.9 | 13-3 | 0 | 295.88 | A |  | 1590 | 3 | 0.22 | 1554 | 0.95 | 70 | 33 | 296 | 4:56 | 25 | 25 | 3 | 0 |  | 0 |  |  | N2 | 2020-02-10 17:55 | 2020-02-10 18:23 | 28 | 2020-02-10 17:54 | 29 | [8 empty] | Y | [5 empty] | 0 | 178.5 | [23 empty] | 4.64 | 21.34 | A | [9 empty] | 44 | 0 | 863 | 19 | 0 | 0 | 0 | 628 | 0 | 298 | 0 | 0 | 0 | 17
2020-02-10 | C54371 | 3 | 중탄소 | SM45CB | 연주종료 | Si 탈산 | T | 30 | 82 | 48250 | 67.98 | C | C | C |  | 1 |  | 1 | 1535 | 1563 | 4690 |  |  | 4690 | 47.43 | 36 | 98892 | 1619 |  | Y | 44 | 25 | [8 empty] | 2 |  |  |  |  | Y |  | 101.75 | 11-10 | 134.22 | 0 | A |  | 1612 | 2 | 0.42 | 1563 | 2.58 | 70 | 31 | 358 | 5:58 | 7 | 10 | 0 | 0 |  | 0 | 5 |  | N2 | 2020-02-10 18:34 |  | 31 | 2020-02-10 18:29 | 36 |  |  |  |  | Y | [5 empty] | N |  |  |  | 4.25 | 0 | [23 empty] | 0.01 | 0 | A | [9 empty] | 0 | 0 | 174 | 0 | 0 | 0 | 0 | 515 | 0 | 201 | 0 | 0 | 0 | 48 |  |  | 5
2020-02-10 | A56889 | 1 | 고탄소 | P-AE1055LSM | 유사강종연연주 | Al 탈산 | B | 35 | 15 | 52400 | 84 | C | C | C |  | 1 | 1 |  | 1520 | 1544 | 4700 |  |  | 4700 | 92.58 | 6 | 50766 | 1591 |  | Y | 43 | 30 | [7 empty] | 박안희 | 2 |  |  |  |  | Y |  | 101.45 | 13-3 | 0 | 231.93 | A |  | 1591 | 3 | 0.2 | 1544 | 1.15 | 60 | 28 | 303 | 5:03 | 25 | 30 | 4 | 0 |  | 0 |  |  | N2 | 2020-02-10 19:04 | 2020-02-10 19:28 | 23 | 2020-02-10 19:04 | 24 |  |  |  |  | Y |  |  |  | Y | [5 empty] | 0 | 153.04 | [23 empty] | 7.35 | 21.34 | A |  |  | 8.157 | 26.301 | 55.899 | 0.268 | 6.852 | 2.125 | 1773.63 | 45 | 0 | 852 | 31 | 0 | 0 | 0 | 596 | 0 | 518 | 0 | 0 | 0 | 11
2020-02-10 | B56841 | 2 | 중탄소 | SCM440 |  | Al 탈산 | B | 31 | 26 | 53650 | 96 | C | C |  | C | 1 |  | 1 | 1540 | 1555 | 7000 |  |  | 7000 | 47.71 | 17 | 146727 | 1637 | 729 | Y | 47 | 38 | [7 empty] | 고승만 | 2 |  |  |  |  | Y |  | 99.35 | 12-8 | 0 | 315.96 | A |  | 1624 | 1 | 0.17 | 1574 | 1.35 | 78 | 31 | 357 | 5:57 | 15 | 15 | 0 | 0 |  | 0 | 0 |  | N2 | 2020-02-10 19:18 | 2020-02-10 19:50 | 32 | 2020-02-10 19:05 | 44 |  |  |  |  | N | 미투입강종 | [8 empty] | 0 | 11.72 | [20 empty] | 0.8 |  |  | 0 | 0 | A | [9 empty] | 1175 | 0 | 194 | 0 | 0 | 258 | 0 | 653 | 0 | 413 | 0 | 0 | 0 | 25 |  |  | 5
2020-02-10 | C54372 | 3 | 중탄소 | SM45CB | 연주종료 | Si 탈산 | T | 5 | 86 | 46250 | 68.8 | C | C | C |  | 1 |  | 1 | 1535 | 1552 | 5300 |  |  | 5300 | 49.47 | 39 | 107133 | 1615 |  | Y | 45 | 29 | [8 empty] | 2 |  |  |  |  | Y |  | 108.6 | 12-5 | 221.97 | 0 | A |  | 1607 | 2 | 0.44 | 1568 | 2.29 | 75 | 25 | 373 | 6:13 | 7 | 7 | 0 | 0 |  | 0 | 7 |  | N2 | 2020-02-10 19:36 |  | 37 | 2020-02-10 19:29 | 45 |  |  |  |  | Y | [5 empty] | N |  |  |  | 7.47 | 0 | [23 empty] | 0.01 | 0 | A | [9 empty] | 0 | 0 | 181 | 0 | 0 | 0 | 0 | 799 | 0 | 200 | 101 | 0 | 0 | 64 |  |  | 5
2020-02-10 | B56842 | 2 | 중탄소 | 42CRMOS4HH |  | Si 탈산 | B | 6 | 22 | 50800 | 111.38 | C | C |  | C | 1 |  | 1 | 1540 | 1606 | 7600 |  |  | 7600 | 207.65 | 5 | 36600 | 1644 |  | Y | 51 | 42 | [7 empty] | 고승만 | 2 |  |  |  |  | Y |  | 101.6 | 13-2 | 0 | 268.28 | A |  | 1629 | 1 | 0.11 | 1573 | 1.06 | 81 | 45 | 327 | 5:27 | 18 | 18 | 0 | 0 |  | 0 | 0 |  | N2 | 2020-02-10 20:42 | 2020-02-10 20:58 | 15 | 2020-02-10 20:30 | 28 |  |  |  |  | Y | [8 empty] | 4 | 0 | 11.98 | [23 empty] | 0.11 | 0.11 | A | [9 empty] | 1585 | 0 | 16 | 0 | 0 | 0 | 0 | 1055 | 0 | 206 | 0 | 0 | 0 | 28 |  |  | 9
2020-02-10 | A56890 | 1 | 고탄소 | P-AE1055LSM |  | Al 탈산 | B | 33 | 15 | 52200 | 91.52 | C | C | C |  | 1 | 1 |  | 1520 | 1535 | 6200 |  |  | 6200 | 61.06 | 12 | 101532 | 1576 |  | Y | 42 | 39 | [7 empty] | 박안희 | 2 |  | Y |  |  |  |  | 105.3 | 13-8 | 0 | 314.34 | A |  | 1576 | 3 | 0.2 | 1542 | 0.72 | 58 | 23 | 299 | 4:59 | 25 | 30 | 5 | 0 |  | 0 |  |  | N2 | 2020-02-10 20:30 | 2020-02-10 20:39 | 9 | 2020-02-10 20:28 | 11 |  |  |  |  | Y |  |  |  | Y | [5 empty] | 0 | 188.73 | [23 empty] | 0.01 | 0 | A |  |  | 6.392 | 28.219 | 56.18 | 0.092 | 8.789 | 1.99 | 1811.35 | 52 | 0 | 858 | 43 | 0 | 0 | 0 | 596 | 0 | 551 | 0 | 0 | 0 | 0
2020-02-10 | C54373 | 3 | 중탄소 | SM45CB | 연주종료 | Si 탈산 | T | 11 | 75 | 47000 | 89.52 | C | C | C |  | 1 |  | 1 | 1535 | 1615 | 5700 |  |  | 5700 | 57.64 | 36 | 98892 | 1605 |  | Y | 42 | 33 |  |  |  | 05 |  |  |  |  | 2 |  | Y |  |  | Y |  | 101.05 | 11-10 | 257.99 | 0 | A |  | 1601 | 2 | 0.4 | 1554 | 1.21 | 61 | 20 | 343 | 5:43 | 7 | 19 | 0 | 0 |  | 0 | 9 |  | N2 | 2020-02-10 20:59 |  | 27 | 2020-02-10 20:50 | 37 |  |  |  |  | N | [5 empty] | Y |  |  |  | 5.71 | 0 | VD#2 진공중 합금철 투입장치이상으로 진공시간 연장됨, 온도가 낮아(1554도) 볼텍스킬러미투입 | [22 empty] | 1.75 | 0 | A | [9 empty] | 0 | 0 | 244 | 0 | 0 | 0 | 0 | 514 | 0 | 0 | 80 | 0 | 0 | 0 |  |  | 5
2020-02-10 | B56843 | 2 | 중탄소 | 42CRMOS4HH |  | Si 탈산 | B | 19 | 15 | 52600 | 118.05 | C | C |  | C | 1 |  | 1 | 1540 | 1527 | 9300 |  |  | 9300 | 94.3 | 17 | 98617 | 1636 |  | Y | 55 | 48 | [7 empty] | 고승만 | 2 |  |  |  |  | Y |  | 106.6 | 13-9 | 376.38 | 376.38 | A |  | 1622 | 1 | 0.21 | 1559 | 1.02 | 67 | 39 | 323 | 5:23 | 18 | 18 | 0 | 0 |  | 0 | 0 |  | N2 | 2020-02-10 22:03 | 2020-02-10 22:11 | 7 | 2020-02-10 21:44 | 27 |  |  |  |  | Y | [9 empty] | 0 | 16.06 | [23 empty] | 0.7 | 0.7 | A | [9 empty] | 1621 | 0 | 250 | 0 | 0 | 0 | 0 | 1056 | 0 | 206 | 0 | 0 | 0 | 65 |  |  | 7
2020-02-10 | A56891 | 1 | 고탄소 | P-AE1055LSM |  | Al 탈산 | B | 37 | 61 | 48400 | 98.83 | C | C | C |  | 1 | 1 |  | 1520 | 1533 | 7000 |  |  | 7000 | 82.73 | 10 | 84610 | 1581 |  | Y | 52 | 46 | [7 empty] | 박안희 | 2 |  |  | Y |  |  |  | 111.9 | 13-4 | 0 | 440.59 | A |  | 1581 | 3 | 0.2 | 1551 | 0.68 | 67 | 30 | 340 | 5:40 | 25 | 30 | 6 | 0 |  | 0 |  |  | N2 | 2020-02-10 21:45 | 2020-02-10 21:55 | 11 | 2020-02-10 21:43 | 13 |  |  |  |  | Y |  |  |  | Y | [5 empty] | 0 | 162.48 | [23 empty] | 0 | 0 | A |  |  | 7.56 | 26.299 | 56.708 | 0.172 | 7.501 | 2.156 | 1862.73 | 89 | 0 | 941 | 32 | 0 | 0 | 0 | 598 | 0 | 551 | 0 | 0 | 0 | 21
2020-02-10 | C54374 | 3 | 중탄소 | SM45CB | 연주종료 | Si 탈산 | T | 36 | 66 | 49650 | 85.43 | C | C | C |  | 1 |  | 1 | 1535 | 1571 | 5500 |  |  | 5500 | 55.62 | 36 | 98892 | 1605 |  | Y | 44 | 33 |  |  |  | 05 |  |  |  |  | 2 |  | Y |  |  | Y |  | 100.8 | 12-2 | 194.26 | 0 | A |  | 1603 | 2 | 0.43 | 1561 | 1.62 | 68 | 23 | 403 | 6:43 | 7 | 7 | 0 | 0 |  | 0 | 10 |  | N2 | 2020-02-10 21:57 |  | 38 | 2020-02-10 21:42 | 54 |  |  |  |  | Y | [5 empty] | Y |  |  |  | 5.04 | 0 | [23 empty] | 0.51 | 0 | A | [9 empty] | 0 | 0 | 219 | 0 | 0 | 0 | 0 | 735 | 0 | 0 | 103 | 0 | 0 | 129
2020-02-10 | A56892 | 1 | 고탄소 | P-AE1055LSM |  | Al 탈산 | B | 10 | 24 | 50100 | 85.67 | C | C | D |  | 1 | 1 |  | 1520 | 1545 | 4600 |  |  | 4600 | 45.54 | 12 | 101016 | 1590 | 362 | Y | 41 | 33 | [7 empty] | 박안희 | 2 |  | N | Y |  |  |  | 104.9 | 13-5 | 0 | 308.25 | A |  | 1590 | 3 | 0.21 | 1548 | 0.93 | 64 | 28 | 288 | 4:48 | 25 | 30 | 7 | 0 |  | 0 |  |  | N2 | 2020-02-10 22:41 | 2020-02-10 23:12 | 31 | 2020-02-10 22:40 | 32 |  |  |  |  | Y |  |  |  | Y | [5 empty] | 0 | 191.65 | [23 empty] | 1.07 | 0 | A | [9 empty] | 39 | 0 | 864 | 12 | 0 | 0 | 0 | 600 | 0 | 551 | 0 | 0 | 0 | 44
2020-02-10 | B56844 | 2 | 중탄소 | 42CRMOS4HH |  | Si 탈산 | B | 20 | 12 | 53000 | 114.8 | C | D |  | D | 1 |  | 1 | 1540 | 1514 | 9600 |  |  | 9600 | 93.79 | 15 | 102360 | 1614 |  | Y | 57 | 50 | [7 empty] | 고승만 | 2 |  |  |  |  | Y |  |  |  | 0 | 302.75 | A |  | 1620 | 1 | 0.19 | 1557 | 1.43 | 65 | 32 | 392 | 6:32 | 18 | 19 | 0 | 0 |  | 0 | 0 |  | N2 | 2020-02-10 23:14 | 2020-02-10 23:19 | 6 | 2020-02-10 22:55 | 25 |  |  |  |  | Y | [8 empty] | 3 | 0 | 16.57 | [23 empty] | 0.48 | 0.48 | A | [9 empty] | 1024 | 585 | 35 | 0 | 0 | 0 | 0 | 750 | 0 | 207 | 0 | 0 | 0 | 18 |  |  | 9
2020-02-10 | C54375 | 3 | 중탄소 | SM45CB | 연주종료 | Si 탈산 | T | 30 | 83 | 48550 | 82.93 | C | D | D |  | 1 |  | 1 | 1535 | 1521 | 6300 |  |  | 6300 | 65.53 | 35 | 96145 | 1595 |  | Y | 48 | 39 |  |  |  | 05 |  |  |  |  | 2 |  | Y |  |  |  |  | 101.25 | 11-9 | 124.55 | 0 | A |  | 1597 | 2 | 0.56 | 1558 | 1.63 | 65 | 26 | 324 | 5:24 | 7 | 8 | 0 | 0 |  | 0 | 10 |  | N2 | 2020-02-10 22:59 |  | 44 | 2020-02-10 22:48 | 54 |  |  |  |  | Y | [5 empty] | Y |  |  |  | 5.3 | 0 | [23 empty] | 0.5 | 0 | A | [9 empty] | 0 | 0 | 137 | 0 | 0 | 0 | 0 | 954 | 0 | 0 | 0 | 0 | 0 | 0
2020-02-10 | A56893 | 1 | 고탄소 | P-AE1055LSM |  | Al 탈산 | B | 35 | 16 | 52400 | 81.62 | D | D | D |  | 1 | 1 |  | 1520 | 1532 | 4800 |  |  | 4800 | 47.52 | 12 | 101016 | 1587 |  | Y | 46 | 32 | [7 empty] | 김덕진 | 2 |  | Y | [6 empty] | 54.99 | 103.36 | A |  | 1587 | 3 | 0.21 | 1550 | 1.09 | 66 | 25 | 233 | 3:53 | 25 | 30 | 8 | 0 |  | 0 |  |  | N2 | 2020-02-10 23:39 | 2020-02-11 00:17 | 38 | 2020-02-10 23:36 | 40 |  |  |  |  | Y |  |  |  | Y | [5 empty] | 0 | 132.7 | [23 empty] | 0 | 0.02 | A |  |  | 6.042 | 29.131 | 54.69 | 0.145 | 9.051 | 1.877 | 1727.4 | 0 | 0 | 812 | 15 | 0 | 0 | 0 | 297 | 0 | 393 | 0 | 0 | 0 | 23
2020-02-10 | B56845 | 2 | 중탄소 | 42CRMOS4HH | TUNDISH교체전 | Si 탈산 | B | 31 | 27 | 53250 | 104.22 | D | D |  | D | 1 |  | 1 | 1540 | 1565 | 7600 |  |  | 7600 | 70.36 | 15 | 108010 | 1624 |  | Y | 52 | 42 | [7 empty] | 김익규 | 3 |  |  |  |  | Y |  | 103.7 | 13-3 | 0 | 224.48 | A |  | 1608 | 1 | 0.22 | 1543 | 0 | 51 | 20 | 330 | 5:30 | 18 | 18 | 0 | 0 | 50 | 0 | 0 |  | N2 | 2020-02-11 00:09 | 2020-02-11 00:26 | 17 | 2020-02-10 23:55 | 32 |  |  |  |  | Y | [8 empty] | 3.5 | 0 | 12.9 | [23 empty] | 0.2 | 0.2 | A | [9 empty] | 1743 | 20 | 51 | 0 | 0 | 0 | 0 | 1007 | 0 | 411 | 0 | 0 | 0 | 58 |  |  | 5
2020-02-10 | C54376 | 3 | 중탄소 | SM45CB | 연주종료 | Si 탈산 | T | 5 | 87 | 46200 | 88.05 | D | D | D |  | 1 |  | 1 | 1535 | 1527 | 6200 |  |  | 6200 | 49.07 | 46 | 126362 | 1594 | 355 | Y | 50 | 35 |  |  |  | 05 |  |  |  | 박지웅 | 2 |  | Y |  |  | Y |  | 103.9 | 12-1 | 54.63 | 0 | A |  | 1606 | 2 | 0.42 | 1571 | 1.84 | 78 | 29 | 376 | 6:16 | 7 | 7 | 0 | 0 |  | 0 | 10 |  | N2 | 2020-02-11 00:16 |  | 34 | 2020-02-10 23:57 | 53 |  |  |  |  | Y | [5 empty] | Y |  |  |  | 5.49 | 0 | [23 empty] | 1.57 | 0 | A | [9 empty] | 0 | 0 | 716 | 0 | 0 | 0 | 0 | 602 | 0 | 0 | 0 | 0 | 0 | 0
2020-02-10 | A56894 | 1 | 고탄소 | P-AE1055LSM |  | Al 탈산 | B | 33 | 16 | 52400 | 84.4 | D | D | D |  | 1 | 1 |  | 1520 | 1552 | 4400 |  |  | 4400 | 52.32 | 10 | 84094 | 1586 |  | Y | 40 | 30 | [7 empty] | 김덕진 | 2 |  |  | Y |  |  |  | 105.6 | 13-8 | 12.94 | 240.09 | A |  | 1586 | 3 | 0.21 | 1542 | 0.98 | 58 | 23 | 268 | 4:28 | 25 | 30 | 9 | 0 |  | 0 |  |  | N2 | 2020-02-11 00:54 | 2020-02-11 01:19 | 25 | 2020-02-11 00:54 | 25 |  |  |  |  | Y |  |  |  | Y | [5 empty] | 0 | 192.68 | [23 empty] | 0 | 1.41 | A |  |  | 7.315 | 27.45 | 54.859 | 0.092 | 7.499 | 1.998 | 1700.39 | 50 | 0 | 872 | 9 | 0 | 0 | 0 | 352 | 0 | 198 | 0 | 0 | 0 | 45
2020-02-10 | B56846 | 2 | 중탄소 | AE1548 | TUNDISH교체 | Al 탈산 | B | 6 | 23 | 50750 | 103.08 | D | D |  | D | 1 |  | 1 | 1540 | 1575 | 7200 |  |  | 7200 | 80.38 | 12 | 89580 | 1667 |  | Y | 45 | 37 | [7 empty] | 김익규 | 3 |  |  |  |  | Y |  | 97.75 | 12-7 | 200.65 | 0 | A |  | 1646 | 1 | 0.23 | 1566 | 0 | 78 | 27 | 341 | 5:41 | 15 | 20 | 0 | 0 |  | 0 | 0 |  | N2 | 2020-02-11 01:17 | 2020-02-11 01:51 | 34 | 2020-02-11 00:59 | 52 |  |  |  |  | Y | [8 empty] | 4 | 13.64 | 0 | [19 empty] | 2.42 |  |  |  | 0.14 | 0.14 | A | [9 empty] | 0 | 0 | 346 | 0 | 0 | 196 | 0 | 757 | 0 | 208 | 0 | 0 | 0 | 41 |  |  | 7 |  | 1
2020-02-10 | C54377 | 3 | 중탄소 | SM45C | 연주종료 | Si 탈산 | T | 11 | 76 | 47150 | 87.65 | D | D | D |  | 1 |  | 1 | 1535 | 1504 | 6400 |  |  | 6400 | 93.19 | 25 | 68675 | 1597 |  | Y | 46 | 36 |  |  |  | 05 |  |  |  | 박지웅 | 2 |  | Y |  |  | Y |  | 99.6 | 11-9 | 180.05 | 0 | A |  | 1600 | 2 | 0.5 | 1558 | 1.75 | 65 | 21 | 347 | 5:47 | 10 | 10 | 0 | 0 |  | 0 | 10 |  | N2 | 2020-02-11 01:21 |  | 38 | 2020-02-11 01:04 | 55 |  |  |  |  | Y | [5 empty] | Y |  |  |  | 5.4 | 0 | [23 empty] | 0.8 | 0 | A |  |  | 16.293 | 20.648 | 51.781 | 0.414 | 3.178 | 2.507 | 1651.68 | 0 | 0 | 786 | 0 | 0 | 0 | 0 | 489 | 0 | 301 | 0 | 0 | 0 | 9 |  |  | 2
2020-02-10 | A56895 | 1 | 고탄소 | P-AE1055LSM |  | Al 탈산 | B | 37 | 62 | 48800 | 83.45 | D | D | D |  | 1 | 1 |  | 1520 | 1549 | 4200 |  |  | 4200 | 41.37 | 12 | 101532 | 1593 |  | Y | 42 | 35 | [7 empty] | 김덕진 | 2 |  | Y |  |  |  |  | 103.65 | 12-5 | 64.56 | 241.91 | A |  | 1593 | 3 | 0.21 | 1550 | 1.08 | 66 | 27 | 255 | 4:15 | 25 | 30 | 10 | 0 |  | 0 |  |  | N2 | 2020-02-11 01:57 | 2020-02-11 02:26 | 29 | 2020-02-11 01:55 | 30 |  |  |  |  | Y |  |  |  | Y | [5 empty] | 0 | 167.27 | [23 empty] | 0 | 2.59 | A |  |  | 6.828 | 28.144 | 54.356 | 0.178 | 7.96 | 1.931 | 1700.39 | 0 | 0 | 795 | 14 | 0 | 0 | 0 | 299 | 0 | 195 | 0 | 0 | 0 | 34
2020-02-10 | B56847 | 2 | 중탄소 | AE1548 |  | Al 탈산 | B | 19 | 16 | 52400 | 94.4 | D | D |  | D | 1 |  | 1 | 1540 | 1564 | 6600 |  |  | 6600 | 66.44 | 14 | 99344 | 1634 |  | Y | 43 | 35 | [7 empty] | 김익규 | 3 |  |  |  |  | Y |  | 103.5 | 13-5 | 163.28 | 0 | A |  | 1628 | 1 | 0.24 | 1562 | 0 | 74 | 33 | 329 | 5:29 | 15 | 18 | 0 | 0 | 40 | 0 | 0 |  | N2 | 2020-02-11 02:15 | 2020-02-11 02:50 | 36 | 2020-02-11 01:58 | 52 |  |  |  |  | Y | [8 empty] | 4 | 14.03 | 0 | [20 empty] | 0.94 |  |  | 0.19 | 0.19 | A | [9 empty] | 26 | 0 | 941 | 0 | 0 | 178 | 0 | 606 | 0 | 413 | 0 | 0 | 0 | 46 |  |  | 7
2020-02-10 | C54378 | 3 | 중탄소 | SM45C | 연주종료 | Si 탈산 | T | 36 | 67 | 49800 | 98.07 | D | D | D |  | 1 |  | 1 | 1535 | 1525 | 6200 |  |  | 6200 | 64.49 | 35 | 96145 | 1601 | 355 | Y | 43 | 35 |  |  |  | 05 |  |  |  | 박지웅 | 2 |  | Y |  |  | Y |  | 106.55 | 12-7 | 175.77 | 0 | A |  | 1610 | 2 | 0.42 | 1561 | 1.75 | 68 | 26 | 320 | 5:20 | 10 | 10 | 0 | 0 |  | 0 | 10 |  | N2 | 2020-02-11 02:40 |  | 27 | 2020-02-11 02:12 | 54 |  |  |  |  | Y | [5 empty] | Y |  |  |  | 5.52 | 0 | [23 empty] | 1.49 | 0 | A |  |  | 16.27 | 21.161 | 50.987 | 0.227 | 3.133 | 2.409 | 1651.68 | 0 | 0 | 784 | 0 | 0 | 0 | 0 | 504 | 0 | 299 | 0 | 0 | 0 | 0 |  |  | 2
2020-02-10 | A56896 | 1 | 고탄소 | P-AE1055LSM |  | Al 탈산 | B | 10 | 25 | 50100 | 82.4 | D | D | D |  | 1 | 1 |  | 1520 | 1538 | 4600 |  |  | 4600 | 45.31 | 12 | 101532 | 1596 |  | Y | 40 | 29 | [7 empty] | 김덕진 | 2 |  | Y |  |  |  |  | 0 | 10-1 | 99.81 | 165.63 | A |  | 1596 | 3 | 0.21 | 1545 | 1.21 | 61 | 29 | 377 | 6:17 | 25 | 30 | 11 | 0 |  | 0 |  |  | N2 | 2020-02-11 02:59 | 2020-02-11 03:30 | 31 | 2020-02-11 02:59 | 31 |  |  |  |  | Y |  |  |  | Y | [5 empty] | 0 | 170.98 | [23 empty] | 0 | 6.13 | A |  |  | 6.119 | 29.514 | 53.53 | 0.092 | 8.748 | 1.813 | 1607.06 | 62 | 0 | 830 | 21 | 0 | 0 | 0 | 299 | 0 | 294 | 0 | 0 | 0 | 16
2020-02-10 | B56848 | 2 | 중탄소 | AE1548 |  | Al 탈산 | B | 20 | 13 | 52050 | 97.72 | D | D |  | D | 1 |  | 1 | 1540 | 1555 | 6800 |  |  | 6800 | 68.48 | 14 | 99294 | 1635 |  | Y | 42 | 36 | [7 empty] | 김익규 | 3 |  |  |  |  | Y |  | 98.55 | 13-1 | 283.27 | 0 | A |  | 1626 | 1 | 0.24 | 1547 | 1.6 | 59 | 25 | 355 | 5:55 | 15 | 20 | 0 | 0 |  | 0 | 0 |  | N2 | 2020-02-11 03:18 | 2020-02-11 03:51 | 34 | 2020-02-11 03:01 | 50 |  |  |  |  | Y | [8 empty] | 4 | 13.21 | 0 | [20 empty] | 0.97 |  |  | 0.17 | 0.17 | A | [9 empty] | 21 | 0 | 419 | 0 | 0 | 156 | 0 | 811 | 0 | 457 | 0 | 0 | 0 | 41 |  |  | 5
2020-02-10 | C54379 | 3 | 중탄소 | SM45C | 연주종료 | Si 탈산 | T | 30 | 84 | 48000 | 87.48 | D | D | D |  | 1 |  | 1 | 1535 | 1558 | 5200 |  |  | 5200 | 48.54 | 39 | 107133 | 1608 |  | Y | 42 | 32 |  |  |  | 05 |  |  |  | 박지웅 | 2 |  | Y |  |  | Y |  | 104.5 | 12-2 | 123.92 | 0 | A |  | 1611 | 2 | 0.42 | 1561 | 1.85 | 68 | 25 | 323 | 5:23 | 10 | 12 | 0 | 0 |  | 0 | 10 |  | N2 | 2020-02-11 03:39 |  | 40 | 2020-02-11 03:20 | 58 |  |  |  |  | Y | [5 empty] | Y |  |  |  | 7.61 | 0 | [23 empty] | 1.83 | 0 | A | [9 empty] | 0 | 0 | 616 | 0 | 0 | 0 | 0 | 495 | 0 | 299 | 0 | 0 | 0 | 0 |  |  | 2
2020-02-10 | A56897 | 1 | 고탄소 | P-AE1055LSM |  | Al 탈산 | B | 35 | 17 | 51500 | 85.73 | D | D | D |  | 1 | 1 |  | 1520 | 1530 | 4600 |  |  | 4600 | 54.37 | 10 | 84610 | 1594 |  | Y | 43 | 28 | [7 empty] | 김덕진 | 2 |  |  | Y |  |  |  | 97.7 | 12-9 | 73.97 | 167.45 | A |  | 1594 | 3 | 0.21 | 1553 | 0.95 | 69 | 30 | 246 | 4:06 | 25 | 30 | 12 | 0 |  | 0 |  |  | N2 | 2020-02-11 04:01 | 2020-02-11 04:32 | 31 | 2020-02-11 04:01 | 31 |  |  |  |  | Y |  |  |  | Y | [5 empty] | 0 | 217.32 | [23 empty] | 0 | 7.32 | A |  |  | 6.749 | 27.667 | 55.214 | 0.069 | 8.181 | 1.995 | 1793.19 | 13 | 0 | 789 | 35 | 0 | 0 | 0 | 353 | 0 | 294 | 0 | 0 | 0 | 13
2020-02-10 | B56849 | 2 | 중탄소 | AE1548 |  | Al 탈산 | B | 31 | 28 | 53650 | 90.9 | D | D |  | D | 1 |  | 1 | 1540 | 1555 | 6600 |  |  | 6600 | 71.65 | 13 | 92118 | 1617 |  | Y | 44 | 35 |  |  | B56846 | 05 |  |  |  | 김익규 | 3 |  |  | Y |  | Y |  | 99.55 | 12-8 | 205.4 | 0 | A |  | 1612 | 1 | 0.24 | 1554 | 1.29 | 66 | 26 | 323 | 5:23 | 15 | 16 | 0 | 0 | 40 | 0 | 0 |  | N2 | 2020-02-11 04:13 | 2020-02-11 04:53 | 40 | 2020-02-11 04:00 | 53 |  |  |  |  | Y | [8 empty] | 4 | 10.87 | 0 | [20 empty] | 0.84 |  |  | 0.13 | 0.13 | A | [9 empty] | 31 | 0 | 759 | 0 | 0 | 145 | 0 | 604 | 0 | 255 | 0 | 0 | 0 | 22 |  |  | 5
2020-02-10 | C54380 | 3 | 중탄소 | SM45C | 연주종료 | Si 탈산 | T | 5 | 88 | 45800 | 91.6 | D | D | D |  | 1 |  | 1 | 1535 | 1548 | 5400 |  |  | 5400 | 54.61 | 36 | 98892 | 1617 |  | Y | 42 | 31 |  |  |  | 05 |  |  |  | 박지웅 | 2 |  | Y |  |  | Y |  | 101.85 | 11-9 | 62.93 | 0 | A |  | 1611 | 2 | 0.5 | 1572 | 1.5 | 79 | 29 | 315 | 5:15 | 10 | 11 | 0 | 0 |  | 0 | 10 |  | N2 | 2020-02-11 04:47 |  | 43 | 2020-02-11 04:23 | 66 |  |  |  |  | Y | [5 empty] | Y |  |  |  | 7.87 | 0 | [23 empty] | 4.25 | 0 | A | [9 empty] | 0 | 0 | 812 | 0 | 0 | 0 | 0 | 490 | 0 | 301 | 0 | 0 | 0 | 0 |  |  | 2
2020-02-10 | A56898 | 1 | 고탄소 | P-AE1055LSM |  | Al 탈산 | B | 33 | 17 | 51800 | 81.78 | D | D | D |  | 1 | 1 |  | 1520 | 1543 | 4700 |  |  | 4700 | 46.29 | 12 | 101532 | 1604 |  | Y | 40 | 29 | [7 empty] | 김덕진 | 2 |  | Y |  |  |  |  | 100.15 | 13-1 | 96.26 | 130.94 | A |  | 1604 | 3 | 0.22 | 1557 | 1.12 | 73 | 34 | 268 | 4:28 | 25 | 30 | 13 | 0 |  | 0 |  |  | N2 | 2020-02-11 05:09 | 2020-02-11 05:32 | 23 | 2020-02-11 05:09 | 23 |  |  |  |  | Y |  |  |  | Y | [5 empty] | 0 | 257.34 | [23 empty] | 0 | 25.21 | A |  |  | 5.975 | 29.211 | 53.689 | 0.081 | 8.985 | 1.837 | 1607.06 | 60 | 0 | 850 | 16 | 0 | 0 | 0 | 300 | 0 | 196 | 0 | 0 | 0 | 22
2020-02-10 | B56850 | 2 | 중탄소 | AE1548 |  | Al 탈산 | B | 6 | 24 | 50750 | 96.1 | D | D |  | D | 1 |  | 1 | 1540 | 1545 | 6700 |  |  | 6700 | 69.04 | 13 | 97045 | 1615 |  | Y | 46 | 35 |  |  | B56847 | 05 |  |  |  | 김익규 | 2 |  |  | Y |  | Y |  | 105.45 | 13-6 | 227.02 | 0 | A |  | 1600 | 1 | 0.25 | 1543 | 1.31 | 55 | 26 | 353 | 5:53 | 15 | 16 | 0 | 0 |  | 0 | 0 |  | N2 | 2020-02-11 05:37 | 2020-02-11 05:57 | 20 | 2020-02-11 05:23 | 34 |  |  |  |  | Y | [8 empty] | 3.5 | 9.87 | 0 | [20 empty] | 1.01 |  |  | 0.07 | 0.07 | A | [9 empty] | 79 | 0 | 785 | 0 | 0 | 173 | 0 | 603 | 0 | 253 | 0 | 0 | 0 | 35
2020-02-10 | C54381 | 3 | 중탄소 | SM45C | 연주종료 | Si 탈산 | T | 11 | 77 | 46950 | 103.2 | D | D | B |  | 1 |  | 1 | 1535 | 1569 | 5700 |  |  | 5700 | 43.23 | 48 | 131856 | 1625 |  | Y | 47 | 30 |  |  |  | 05 |  |  |  | 박지웅 | 2 |  | Y |  |  | Y |  | 101.65 | 12-1 | 143.94 | 0 | A |  | 1623 | 2 | 0.42 | 1572 | 2.04 | 79 | 33 | 347 | 5:47 | 10 | 10 | 0 | 0 |  | 0 | 10 |  | N2 | 2020-02-11 06:00 |  | 36 | 2020-02-11 05:28 | 68 |  |  |  |  | Y | [5 empty] | Y |  |  |  | 7.08 | 0 | [23 empty] | 2.2 | 0 | A | [9 empty] | 0 | 0 | 602 | 47 | 0 | 0 | 0 | 597 | 0 | 301 | 0 | 0 | 0 | 0
2020-02-10 | A56899 | 1 | 고탄소 | AE1055LS |  | Al 탈산 | B | 37 | 63 | 48000 | 74.82 | D | D | B |  | 1 | 1 |  | 1520 | 1539 | 4800 |  |  | 4800 | 56.73 | 10 | 84610 | 1589 |  | Y | 41 | 26 | [7 empty] | 김덕진 | 2 |  | Y |  |  |  |  | 105 | 12-6 | 0.2 | 218.86 | A |  | 1589 | 3 | 0.22 | 1555 | 1.03 | 71 | 30 | 267 | 4:27 | 25 | 25 | 14 | 0 |  | 0 |  |  | N2 | 2020-02-11 06:03 | 2020-02-11 06:36 | 33 | 2020-02-11 06:02 | 34 |  |  |  |  | Y |  |  |  | Y | [5 empty] | 0 | 152.34 | [23 empty] | 0 | 26.22 | A | [9 empty] | 22 | 0 | 828 | 34 | 0 | 0 | 0 | 397 | 0 | 294 | 0 | 0 | 0 | 17
2020-02-10 | B56851 | 2 | 중탄소 | AE1548 |  | Al 탈산 | B | 19 | 17 | 52400 | 91.17 | D | D |  | B | 1 |  | 1 | 1540 | 1587 | 5400 |  |  | 5400 | 58.62 | 13 | 92118 | 1634 |  | Y | 41 | 31 |  |  | B56848 | 05 |  |  |  | 김익규 | 3 |  |  | Y |  |  |  | 108.9 | 14-1 | 204.87 | 0 | A |  | 1612 | 1 | 0.23 | 1561 | 1.22 | 73 | 34 | 291 | 4:51 | 15 | 16 | 0 | 0 |  | 0 | 0 |  | N2 | 2020-02-11 06:32 | 2020-02-11 07:02 | 29 | 2020-02-11 06:19 | 43 | [14 empty] | 11.98 | 0 | [20 empty] | 0.91 |  |  | 0.03 | 0.03 | A | [9 empty] | 20 | 0 | 499 | 0 | 0 | 159 | 0 | 630 | 0 | 254 | 0 | 0 | 0 | 43 |  |  | 5
2020-02-10 | C54382 | 3 | 중탄소 | SM45CSP | 연주종료 | Si 탈산 | T | 36 | 68 | 49750 | 106.4 | D | B | B |  | 1 |  | 1 | 1535 | 1560 | 6000 |  |  | 6000 | 104.01 | 21 | 57687 | 1636 |  | Y | 41 | 36 |  |  |  | 05 |  |  |  | 박지웅 | 2 |  | Y |  |  | Y |  | 98.4 | 11-9 | 240.42 | 0 | A |  | 1626 | 2 | 0.52 | 1563 | 1.62 | 71 | 32 | 380 | 6:20 | 10 | 14 | 0 | 0 |  | 0 | 15 |  | AR | 2020-02-11 07:07 |  | 37 | 2020-02-11 06:42 | 63 |  |  |  |  | Y | [5 empty] | N |  |  |  | 13.33 | 0 | [23 empty] | 2.39 | 0 | A | [9 empty] | 0 | 0 | 729 | 0 | 0 | 0 | 0 | 409 | 0 | 201 | 0 | 0 | 0 | 40 |  |  | 5 | 0.02
2020-02-10 | A56900 | 1 | 고탄소 | AE1055LS |  | Al 탈산 | B | 10 | 26 | 52000 | 81.78 | D | B | B |  | 1 | 1 |  | 1520 | 1542 | 4600 |  |  | 4600 | 54.37 | 10 | 84610 | 1591 |  | Y | 47 | 29 | [7 empty] | 김덕진 | 2 | [6 empty] | 97.4 | 12-6 | 0 | 288.51 | A |  | 1591 | 3 | 0.22 | 1554 | 1.09 | 70 | 34 | 281 | 4:41 | 25 | 25 | 15 | 0 |  | 0 |  |  | N2 | 2020-02-11 07:10 | 2020-02-11 07:38 | 28 | 2020-02-11 07:09 | 30 |  |  |  |  | Y |  |  |  | Y | [5 empty] | 0 | 156.11 | [23 empty] | 0 | 27.5 | A | [9 empty] | 0 | 0 | 770 | 21 | 0 | 0 | 0 | 454 | 0 | 351 | 0 | 0 | 0 | 49
2020-02-11 | B56852 | 2 | 중탄소 | AE1548 |  | Al 탈산 | B | 20 | 14 | 52050 | 97.08 | B | B |  | B | 1 |  | 1 | 1540 | 1587 | 5900 |  |  | 5900 | 69.39 | 12 | 85032 | 1604 |  | Y | 50 | 34 |  |  | B56849 | 05 |  |  |  | 김익규 | 2 |  |  | Y |  | Y |  | 108.75 | 14-2 | 253.51 | 0 | A |  | 1602 | 1 | 0.21 | 1552 | 1.11 | 64 | 32 | 318 | 5:18 | 15 | 16 | 0 | 0 | 20 | 0 | 0 |  | N2 | 2020-02-11 07:39 | 2020-02-11 08:04 | 25 | 2020-02-11 07:28 | 36 |  |  |  |  | Y | [8 empty] | 3.1 | 8.51 | 0 | [20 empty] | 1.5 |  |  | 0.06 | 0.06 | A | [9 empty] | 20 | 0 | 230 | 0 | 0 | 141 | 0 | 901 | 0 | 555 | 0 | 0 | 0 | 10 |  |  | 5
2020-02-11 | A56901 | 1 | 고탄소 | AE1055LS |  | Al 탈산 | B | 35 | 18 | 51500 | 77.2 | B | B | B |  | 1 | 1 |  | 1520 | 1570 | 3700 |  |  | 3700 | 43.73 | 10 | 84610 | 1589 |  | Y | 44 | 26 | [7 empty] | 이호남 | 2 |  | Y |  |  |  |  | 93.5 | 12-4 | 15.6 | 35.14 | A |  | 1589 | 3 | 0.22 | 1550 | 1.18 | 66 | 35 | 280 | 4:40 | 25 | 25 | 16 | 0 |  | 0 |  |  | N2 | 2020-02-11 08:15 | 2020-02-11 08:37 | 22 | 2020-02-11 08:14 | 23 | 탈가스 | RH/VD 보수 | VD2청소 |  | Y |  |  |  | Y | [5 empty] | 0 | 148.84 | [23 empty] | 0 | 28.72 | A | [9 empty] | 0 | 0 | 755 | 24 | 0 | 0 | 0 | 517 | 0 | 450 | 0 | 0 | 0 | 39
2020-02-11 | C54383 | 3 | 중탄소 | SM45CSP | TUNDISH교체전 | Si 탈산 | T | 30 | 85 | 48400 | 100.13 | B | B | B |  | 1 |  | 1 | 1535 | 1540 | 7200 |  |  | 7200 | 81.91 | 32 | 87904 | 1767 |  | Y | 55 | 37 |  |  | C54380 | 05 |  |  |  | 박재승 | 3 |  | Y |  |  | Y |  | 96.65 | 11-5 | 276.4 | 0 | A |  | 1632 | 2 | 0.44 | 1566 | 1.94 | 74 | 34 | 471 | 7:51 | 10 | 17 | 0 | 0 |  | 0 |  |  | AR | 2020-02-11 08:40 |  | 17 | 2020-02-11 08:27 | 30 | [14 empty] | 13.75 | 0 | [23 empty] | 2.39 | 0 | A |  |  | 20.234 | 19.485 | 47.913 | 0.582 | 2.367 | 2.458 | 1732.7 | 0 | 0 | 146 | 0 | 0 | 0 | 0 | 396 | 0 | 0 | 0 | 0 | 0 | 0 |  |  | 5 | 0.0195
2020-02-11 | B56853 | 2 | 중탄소 | AE1548 | TUNDISH교체전 | Al 탈산 | B | 31 | 29 | 53300 | 100.9 | B | B |  | B | 1 |  | 1 | 1540 | 1555 | 6100 |  |  | 6100 | 65.28 | 13 | 93445 | 1635 |  | Y | 45 | 33 |  |  | B56850 | 05 |  |  |  | 임승수 | 2 |  |  |  |  | Y |  | 107.5 | 13-7 | 199.49 | 0 | A |  | 1610 | 1 | 0.23 | 1555 | 0 | 67 | 32 | 276 | 4:36 | 15 | 16 | 0 | 0 |  | 0 | 0 |  | N2 | 2020-02-11 08:44 | 2020-02-11 09:09 | 25 | 2020-02-11 08:29 | 40 | [14 empty] | 13.29 | 0 | [20 empty] | 0.99 |  |  | 0.07 | 0.07 | B | [9 empty] | 32 | 0 | 283 | 0 | 0 | 146 | 0 | 603 | 0 | 0 | 0 | 0 | 0 | 35 |  |  | 5
2020-02-11 | A56902 | 1 | 고탄소 | AE1055LS |  | Al 탈산 | B | 29 | 1 | 53900 | 87.38 | B | B | B |  | 1 | 1 |  | 1520 | 1537 | 5600 |  |  | 5600 | 55.16 | 12 | 101532 | 1612 |  | Y | 49 | 41 | [7 empty] | 이호남 | 2 |  | Y |  |  |  |  | 99.55 | 13-5 | 199.38 | 11.87 | A |  | 1612 | 3 | 0.21 | 1560 | 1.37 | 76 | 36 | 270 | 4:30 | 25 | 25 | 17 | 0 |  | 0 |  |  | N2 | 2020-02-11 09:27 | 2020-02-11 09:39 | 12 | 2020-02-11 09:26 | 13 | 탈가스 | RH/VD 보수 | VD2청소 |  | Y |  |  |  | Y | [5 empty] | 0 | 172.67 | [23 empty] | 0 | 0 | A | [9 empty] | 32 | 0 | 830 | 30 | 0 | 0 | 0 | 486 | 0 | 428 | 0 | 0 | 0 | 98
2020-02-11 | C54384 | 3 | 저탄소 | SCM420C2 |  | Al 탈산 | I | 6 | 25 | 51050 | 103.8 | B | B |  | B | 1 |  | 1 | 1560 | 1571 | 8600 |  |  | 8600 | 97.4 | 13 | 88300 | 1697 | 371 | INGOT | 45 | 41 |  |  | C54381 | 05 |  |  |  | 박재승 |  |  | Y |  |  | Y |  | 103.25 | 13-3 | 264.36 | 0 | A |  | 1677 | 1 | 0.24 | 1607 | 1.33 | 95 |  | 326 | 5:26 | 20 | 21 | 0 | 0 |  | 0 | 0 |  | N2 | 2020-02-11 09:52 |  | 39 | 2020-02-11 09:40 | [15 empty] | 13.23 | 0 | [18 empty] | 1.1 |  |  |  |  | 0.07 | 0.07 | A |  |  | 15.184 | 24.804 | 48.655 | 0.172 | 3.204 | 1.961 | 1593.91 | 855 | 360 | 0 | 450 | 0 | 0 | 0 | 1006 | 0 | 300 | 204 | 0 | 0 | 11
2020-02-11 | B56854 | 2 | 저탄소 | SCR420HB | TUNDISH교체 | Al 탈산 | B | 33 | 18 | 52700 | 104.57 | B | B | B |  | 1 | 1 |  | 1555 | 1557 | 8500 |  |  | 8500 | 91.33 | 11 | 93071 | 1664 |  | Y | 58 | 45 |  |  | B56851 | 05 |  |  |  | 임승수 | 2 |  |  |  |  | Y |  | 103.6 | 13-5 | 0 | 290.29 | A |  | 1639 | 3 | 0.26 | 1605 | 1.36 | 97 | 37 | 246 | 4:06 | 18 | 18 | 18 | 0 |  | 0 |  |  | N2 | 2020-02-11 09:55 | 2020-02-11 10:35 | 41 | 2020-02-11 09:53 | 43 | [14 empty] | 0 | 132.25 | [19 empty] | 2.81 | 2.12 |  |  | 4.49 | 0 | A | [9 empty] | 832 | 967 | 0 | 111 | 0 | 94 | 0 | 678 | 0 | 0 | 0 | 0 | 0 | 0 |  |  | 10 |  | 1
2020-02-11 | A56903 | 1 | 고탄소 | AE1055LS |  | Al 탈산 | B | 19 | 18 | 52800 | 82.12 | B | B | B |  | 1 | 1 |  | 1520 | 1555 | 4000 |  |  | 4000 | 47.28 | 10 | 84610 | 1590 |  | Y | 46 | 26 | [7 empty] | 이호남 | 2 |  | Y |  |  |  |  | 101.9 | 13-3 | 0.02 | 189.48 | A |  | 1590 | 3 | 0.21 | 1553 | 1.06 | 69 | 40 | 252 | 4:12 | 25 | 25 | 19 | 0 |  | 0 |  |  | N2 | 2020-02-11 10:32 | 2020-02-11 10:42 | 10 | 2020-02-11 10:31 | 11 |  |  |  |  | Y |  |  |  | Y | [5 empty] | 0 | 165.48 | [23 empty] | 6.96 | 0 | A | [9 empty] | 2 | 0 | 809 | 13 | 0 | 0 | 0 | 752 | 0 | 613 | 0 | 0 | 0 | 38
2020-02-11 | C54385 | 3 | 고탄소 | AE1055LS |  | Al 탈산 | B | 11 | 78 | 47100 | 125.75 | B | B | B |  | 1 | 1 |  | 1530 | 1543 | 7600 |  |  | 7600 | 74.85 | 12 | 101532 | 1621 |  | Y | 54 | 45 |  |  | C54382 | 05 |  |  |  | 박재승 | 3 |  | Y |  |  | Y |  | 102.6 | 12-1 | 51.31 | 170.37 | A |  | 1603 | 3 | 0.22 | 1568 | 0.73 | 84 | 41 | 273 | 4:33 | 25 | 25 | 20 | 0 |  | 0 |  |  | N2 | 2020-02-11 11:23 | 2020-02-11 11:45 | 22 | 2020-02-11 11:22 | 23 |  |  |  |  | Y |  |  |  | Y | [5 empty] | 0 | 228.18 | [23 empty] | 30.9 | 0 | B | [9 empty] | 0 | 0 | 842 | 0 | 0 | 0 | 0 | 889 | 0 | 300 | 53 | 0 | 0 | 61
2020-02-11 | B56855 | 2 | 저탄소 | SCR420HB |  | Al 탈산 | B | 37 | 64 | 50400 | 108.12 | B | B |  | B | 1 |  | 1 | 1555 | 1556 | 8900 |  |  | 8900 | 95.63 | 11 | 93071 | 1664 |  | Y | 54 | 43 |  |  | B56852 | 05 |  |  |  | 임승수 | 2 |  |  |  |  | Y |  | 102.2 | 12-4 | 0 | 343.13 | A |  | 1659 | 1 | 0.25 | 1586 | 1.49 | 78 | 41 | 334 | 5:34 | 18 | 19 | 0 | 0 |  | 0 | 0 |  | N2 | 2020-02-11 11:09 | 2020-02-11 11:35 | 26 | 2020-02-11 10:53 | 42 |  |  |  |  | Y | [8 empty] | 4.3 | 0 | 19.03 | [23 empty] | 0.68 | 0.68 | A | [9 empty] | 681 | 1001 | 32 | 10 | 0 | 165 | 0 | 900 | 0 | 0 | 0 | 0 | 0 | 20 |  |  | 5
2020-02-11 | A56904 | 1 | 고탄소 | AE1055LS |  | Al 탈산 | B | 10 | 27 | 51800 | 100.55 | B | B | B |  | 1 | 1 |  | 1520 | 1560 | 5700 |  |  | 5700 | 56.14 | 12 | 101532 | 1612 |  | Y | 64 | 35 | [7 empty] | 이호남 | 2 |  | Y |  |  |  |  | 108.3 | 13-8 | 0 | 229.67 | A |  | 1612 | 3 | 0.21 | 1567 | 1.25 | 83 | 45 | 257 | 4:17 | 25 | 26 | 21 | 0 |  | 0 |  |  | N2 | 2020-02-11 12:02 | 2020-02-11 12:48 | 46 | 2020-02-11 12:00 | 48 | [8 empty] | Y | [5 empty] | 0 | 165.04 | [23 empty] | 50.67 | 0 | A | [9 empty] | 41 | 0 | 860 | 22 | 0 | 0 | 0 | 497 | 0 | 449 | 0 | 0 | 0 | 30
2020-02-11 | B56856 | 2 | 저탄소 | SCR420HB |  | Al 탈산 | B | 20 | 15 | 52850 | 104.18 | B | B |  | B | 1 |  | 1 | 1555 | 1587 | 7800 |  |  | 7800 | 75.38 | 14 | 103474 | 1657 |  | Y | 51 | 39 |  |  | B56853 | 05 |  |  |  | 임승수 | 2 |  |  |  |  | Y |  | 107.85 | 13-10 | 0 | 343.57 | A |  | 1645 | 1 | 0.2 | 1589 | 1.19 | 81 | 42 | 409 | 6:49 | 18 | 19 | 0 | 0 | 40 | 0 | 0 |  | N2 | 2020-02-11 12:10 | 2020-02-11 12:33 | 23 | 2020-02-11 11:59 | 34 |  |  |  |  | Y | [8 empty] | 3 | 0 | 13.88 | [23 empty] | 0.13 | 0.13 | A | [9 empty] | 1005 | 841 | 51 | 30 | 0 | 232 | 0 | 309 | 0 | 0 | 0 | 0 | 0 | 10 |  |  | 5
2020-02-11 | C54386 | 3 | 저탄소 | SM25C | 연주시작 | Al 탈산 | T | 36 | 69 | 49750 | 132.27 | B | B |  | B | 1 |  | 1 | 1535 | 1546 | 9000 |  |  | 9000 | 99.28 | 33 | 90651 | 1680 |  | Y | 87 | 52 | VD2 벳셀청소로 작업지연 및 대기 |  | C54383 | 05 |  |  |  | 박재승 | 3 |  | N | Y |  | Y |  | 105.65 | 12-6 | 280.06 | 0 | A |  | 1648 | 1 | 0.5 | 1598 | 1.5 | 88 | 50 | 278 | 4:38 | 10 | 11 | 0 | 0 |  | 0 | 0 |  | AR | 2020-02-11 12:43 |  | 21 | 2020-02-11 12:27 | 37 | [14 empty] | 9.81 | 0.01 | [23 empty] | 0.06 | 0.06 | A | [9 empty] | 0 | 0 | 10 | 0 | 0 | 0 | 0 | 838 | 0 | 300 | 102 | 0 | 0 | 0 |  |  | 7 | 0.2804 | 1
2020-02-11 | B56857 | 2 | 저탄소 | SCR420HB |  | Al 탈산 | B | 31 | 30 | 53050 | 90.78 | B | B | B |  | 1 | 1 |  | 1555 | 1587 | 6700 |  |  | 6700 | 67.68 | 12 | 99000 | 1624 |  | Y | 45 | 32 |  |  | B56854 | 05 |  |  |  | 임승수 | 2 |  |  |  |  | Y |  | 104 | 13-3 | 0 | 165.05 | A |  | 1628 | 3 | 0.26 | 1586 | 0.95 | 78 | 38 | 241 | 4:01 | 18 | 18 | 22 | 0 |  | 0 |  |  | N2 | 2020-02-11 13:01 | 2020-02-11 13:36 | 35 | 2020-02-11 12:59 | 37 | [14 empty] | 0 | 241.6 | [23 empty] | 1.15 | 0 | A | [9 empty] | 1166 | 474 | 0 | 26 | 0 | 224 | 0 | 493 | 0 | 0 | 0 | 0 | 0 | 9 |  |  | 5
2020-02-11 | A56905 | 1 | 고탄소 | AE1055LS | TUNDISH교체전 | Al 탈산 | B | 35 | 19 | 52650 | 106.18 | B | B | B |  | 1 | 1 |  | 1520 | 1554 | 5800 |  |  | 5800 | 61.77 | 12 | 93904 | 1588 |  | Y | 56 | 39 | [7 empty] | 이호남 | 2 |  |  | Y |  |  |  | 103.85 | 13-5 | 0 | 321.78 | A |  | 0 | 3 | 0.21 | 1548 | -49.94 | 64 | 34 | 234 | 3:54 | 25 | 25 | 23 | 0 |  | 0 |  |  | N2 | 2020-02-11 13:34 | 2020-02-11 13:54 | 20 | 2020-02-11 13:33 | 22 |  |  |  |  | Y |  |  |  | Y | [5 empty] | 0 | 136.55 | [23 empty] | 2.68 | 0 | A | [9 empty] | 25 | 0 | 819 | 13 | 0 | 0 | 0 | 748 | 0 | 649 | 0 | 0 | 0 | 31
2020-02-11 | C54387 | 3 | 저탄소 | SM25C | 연주종료 | Al 탈산 | T | 30 | 86 | 48700 | 91.67 | B | B |  | B | 1 |  | 1 | 1535 | 1540 | 6700 |  |  | 6700 | 73.91 | 33 | 90651 | 1598 |  | Y | 49 | 34 | [7 empty] | 박재승 | 3 |  |  |  |  | Y |  | 90.6 | 10-8 | 276.13 | 0 | A |  | 1638 | 1 | 0.38 | 1584 | 1.95 | 74 | 39 | 310 | 5:10 | 10 | 11 | 0 | 0 |  | 0 | 0 |  | AR | 2020-02-11 13:51 |  | 18 | 2020-02-11 13:30 | 39 | [14 empty] | 9.69 | 0 | [23 empty] | 0.09 | 0.09 | A | [9 empty] | 0 | 0 | 0 | 0 | 0 | 0 | 0 | 688 | 0 | 299 | 104 | 0 | 0 | 10 |  |  | 7 | 0.2462
2020-02-11 | B56858 | 2 | 저탄소 | SCR420HB |  | Al 탈산 | B | 33 | 19 | 51900 | 110.12 | B | B |  | C | 1 |  | 1 | 1555 | 1546 | 8100 |  |  | 8100 | 81.82 | 12 | 99000 | 1656 |  | Y | 62 | 39 |  |  | B56855 | 05 |  |  |  | 임승수 | 2 |  |  |  |  | Y |  | 104.1 | 13-5 | 0 | 252.48 | A |  | 1626 | 1 | 0.38 | 1584 | 1.27 | 76 | 37 | 295 | 4:55 | 18 | 19 | 0 | 0 |  | 0 | 0 |  | N2 | 2020-02-11 14:21 | 2020-02-11 14:37 | 16 | 2020-02-11 14:06 | 31 |  |  |  |  | Y | [8 empty] | 3.5 | 0 | 13.48 | [23 empty] | 0 | 0 | A | [9 empty] | 967 | 681 | 50 | 0 | 0 | 208 | 0 | 848 | 0 | 0 | 0 | 0 | 0 | 0
2020-02-11 | A56906 | 1 | 고탄소 | AE40B53M | TUNDISH교체 | Al 탈산 | B | 29 | 2 | 54000 | 79.1 | B | B | C |  | 1 | 1 |  | 1520 | 1599 | 5100 |  |  | 5100 | 60.28 | 10 | 84610 | 1622 |  | Y | 43 | 30 | [7 empty] | 이호남 | 2 |  | N | Y |  |  |  | 104.85 | 13-10 | 225.43 | 9.46 | A |  | 1622 | 3 | 0.21 | 1588 | 0.97 | 102 | 32 | 219 | 3:39 | 25 | 25 | 24 | 0 |  | 0 |  |  | AR | 2020-02-11 14:12 | 2020-02-11 15:13 | 61 | 2020-02-11 14:11 | 62 |  |  |  |  | Y |  |  |  | Y | [5 empty] | 109.14 | 26.55 | [19 empty] | 2.09 |  |  |  | 3.96 | 0 | A | [9 empty] | 0 | 0 | 357 | 0 | 0 | 0 | 0 | 596 | 0 | 494 | 0 | 0 | 0 | 45 |  |  |  |  | 1
2020-02-11 | C54388 | 3 | 저탄소 | SM25C | 연주종료 | Al 탈산 | T | 6 | 26 | 52900 | 92.38 | B | C |  | C | 1 |  | 1 | 1535 | 1563 | 5800 |  |  | 5800 | 70.38 | 30 | 82410 | 1657 |  | Y | 43 | 35 |  |  |  | 05 |  |  |  |  | 2 |  |  |  |  | Y |  |  |  | 191.91 | 0 | A |  | 1631 | 1 | 0.6 | 1579 | 1.14 | 69 | 34 | 321 | 5:21 | 10 | 10 | 0 | 0 |  | 0 | 0 |  | AR | 2020-02-11 14:55 |  | 12 | 2020-02-11 14:43 | 24 |  |  |  |  | Y | [9 empty] | 8.04 | 0 | [23 empty] | 0.02 | 0.02 | A | [9 empty] | 0 | 0 | 0 | 0 | 0 | 0 | 0 | 551 | 0 | 301 | 52 | 0 | 0 | 44 |  |  | 5 | 0.1013
2020-02-11 | B56859 | 2 | 저탄소 | SCR420HB |  | Al 탈산 | B | 37 | 65 | 49100 | 88.12 | B | C | C |  | 1 | 1 |  | 1555 | 1557 | 7600 |  |  | 7600 | 76.77 | 12 | 99000 | 1617 |  | Y | 49 | 43 |  |  | B56856 | 05 |  |  |  | 고승만 | 2 |  |  | Y |  | Y |  | 108.5 | 12-9 | 0 | 304.06 | A |  | 1617 | 3 | 0.24 | 1586 | 0.82 | 78 | 37 | 247 | 4:07 | 18 | 18 | 25 | 0 |  | 0 |  |  | N2 | 2020-02-11 15:15 | 2020-02-11 15:39 | 24 | 2020-02-11 15:14 | 25 |  |  |  |  | Y |  |  |  | Y | [5 empty] | 0 | 242.59 | [23 empty] | 9.19 | 0 | A | [9 empty] | 1107 | 493 | 0 | 12 | 0 | 215 | 0 | 802 | 0 | 204 | 0 | 0 | 0 | 21
2020-02-11 | A56907 | 1 | 고탄소 | AE40B53M |  | Al 탈산 | B | 19 | 19 | 52000 | 86.13 | C | C | C |  | 1 | 1 |  | 1520 | 1545 | 5100 |  |  | 5100 | 60.28 | 10 | 84610 | 1590 |  | Y | 51 | 34 | [7 empty] | 박안희 | 3 |  | Y |  |  |  |  | 102.8 | 13-4 | 310.27 | 0 | A |  | 1590 | 3 | 0.22 | 1559 | 0.89 | 73 | 35 | 234 | 3:54 | 25 | 25 | 26 | 0 |  | 0 |  |  | AR | 2020-02-11 15:51 | 2020-02-11 16:18 | 28 | 2020-02-11 15:50 | 28 |  |  |  |  | Y |  |  |  | Y | [5 empty] | 146.91 | 1.99 | [23 empty] | 9.86 | 0 | A | [9 empty] | 0 | 0 | 374 | 19 | 0 | 0 | 0 | 298 | 0 | 298 | 0 | 0 | 0 | 57
2020-02-11 | C54389 | 3 | 저탄소 | SM25C | 연주종료 | Al 탈산 | T | 11 | 79 | 47000 | 78.38 | C | C | C |  | 1 |  | 1 | 1535 | 1539 | 6200 |  |  | 6200 | 64.49 | 35 | 96145 | 1615 |  | Y | 45 | 34 |  |  |  | 05 |  |  |  |  | 2 |  | Y |  |  | Y |  | 101.1 | 11-10 | 197.93 | 0 | A |  | 1624 | 2 | 0.5 | 1583 | 1.52 | 73 | 30 | 417 | 6:57 | 10 | 10 | 0 | 0 |  | 0 | 7 |  | AR | 2020-02-11 15:54 |  | 11 | 2020-02-11 15:46 | 18 |  |  |  |  | Y | [5 empty] | N |  |  |  | 1.74 | 0 | [23 empty] | 0 | 0 | A | [9 empty] | 0 | 0 | 13 | 0 | 0 | 0 | 0 | 404 | 0 | 200 | 0 | 0 | 0 | 27 |  |  | 6 | 0.0941
2020-02-11 | B56860 | 2 | 저탄소 | SCR420HB |  | Al 탈산 | B | 20 | 16 | 52800 | 95.08 | C | C |  | C | 1 |  | 1 | 1555 | 1596 | 6300 |  |  | 6300 | 62.28 | 14 | 101158 | 1647 |  | Y | 43 | 35 |  |  | B56857 | 05 |  |  |  | 고승만 | 2 |  |  | Y |  | Y |  | 105.4 | 13-7 | 0 | 227.66 | A |  | 1629 | 1 | 0.41 | 1575 | 1.18 | 67 | 31 | 298 | 4:58 | 18 | 19 | 0 | 0 |  | 0 | 0 |  | N2 | 2020-02-11 16:24 | 2020-02-11 17:07 | 44 | 2020-02-11 16:11 | 56 |  |  |  |  | Y | [9 empty] | 0 | 13.49 | [23 empty] | 0.08 | 0.08 | A | [9 empty] | 1227 | 302 | 40 | 0 | 0 | 182 | 0 | 803 | 0 | 404 | 0 | 0 | 0 | 0
2020-02-11 | A56908 | 1 | 고탄소 | AE40B53M |  | Al 탈산 | B | 10 | 28 | 51700 | 77.65 | C | C | C |  | 1 | 1 |  | 1520 | 1531 | 4700 |  |  | 4700 | 46.29 | 12 | 101532 | 1591 |  | Y | 44 | 29 | [7 empty] | 박안희 | 2 |  | Y |  |  |  |  | 102.2 | 13-1 | 250.2 | 0 | A |  | 1591 | 3 | 0.23 | 1560 | 0.97 | 74 | 34 | 235 | 3:55 | 25 | 25 | 27 | 0 |  | 0 |  |  | AR | 2020-02-11 16:45 | 2020-02-11 17:21 | 36 | 2020-02-11 16:43 | 38 |  |  |  |  | Y |  |  |  | Y | [5 empty] | 153.81 | 0 | [23 empty] | 0.11 | 0 | A | [9 empty] | 0 | 0 | 328 | 16 | 0 | 0 | 0 | 297 | 0 | 298 | 0 | 0 | 0 | 29
2020-02-11 | C54390 | 3 | 저탄소 | SM25C | TUNDISH교체전 | Al 탈산 | T | 36 | 70 | 49500 | 76.75 | C | C | C |  | 1 |  | 1 | 1535 | 1574 | 5800 |  |  | 5800 | 57.06 | 37 | 101639 | 1613 |  | Y | 42 | 32 | [8 empty] | 2 |  | Y |  |  | Y |  | 108 | 12-8 | 239.02 | 0 | A |  | 1615 | 2 | 0.47 | 1576 | 1.44 | 66 | 29 | 382 | 6:22 | 10 | 10 | 0 | 0 |  | 0 | 8 |  | AR | 2020-02-11 17:00 |  | 14 | 2020-02-11 16:52 | 22 |  |  |  |  | Y | [5 empty] | N |  |  |  | 2.1 | 0 | [23 empty] | 0.01 | 0 | A | [9 empty] | 0 | 0 | 283 | 0 | 0 | 0 | 0 | 401 | 0 | 200 | 0 | 0 | 0 | 54 |  |  | 5
2020-02-11 | B56861 | 2 | 저탄소 | SCR420HB | TUNDISH교체전 | Al 탈산 | B | 31 | 31 | 52250 | 97.08 | C | C |  | C | 1 |  | 1 | 1555 | 1557 | 7600 |  |  | 7600 | 75.95 | 12 | 100063 | 1634 | 364 | Y | 48 | 40 | [7 empty] | 고승만 | 2 |  |  |  |  | N |  | 103.25 | 13-2 | 0 | 255.02 | A |  | 1646 | 1 | 0.31 | 1585 | 1.36 | 77 | 34 | 336 | 5:36 | 18 | 21 | 0 | 0 | 80 | 0 | 0 |  | N2 | 2020-02-11 17:25 | 2020-02-11 17:44 | 19 | 2020-02-11 17:14 | 30 |  |  |  |  | Y | [8 empty] | 4 | 0 | 17.87 | [23 empty] | 0.26 | 0.26 | A | [9 empty] | 453 | 1046 | 25 | 0 | 0 | 165 | 0 | 696 | 0 | 409 | 0 | 0 | 0 | 0
2020-02-11 | A56909 | 1 | 고탄소 | AE40B53M |  | Al 탈산 | B | 35 | 20 | 53100 | 75.45 | C | C | C |  | 1 | 1 |  | 1520 | 1532 | 4700 |  |  | 4700 | 46.29 | 12 | 101532 | 1585 |  | Y | 41 | 30 | [7 empty] | 박안희 | 2 |  | Y |  |  |  |  | 102.15 | 13-3 | 260.35 | 0 | A |  | 1585 | 3 | 0.22 | 1549 | 1.06 | 63 | 25 | 232 | 3:52 | 25 | 25 | 28 | 0 |  | 0 |  |  | AR | 2020-02-11 17:50 | 2020-02-11 18:23 | 34 | 2020-02-11 17:49 | 35 |  |  |  |  | Y |  |  |  | Y | [5 empty] | 121.13 | 0 | [23 empty] | 2.72 | 0 | A | [9 empty] | 0 | 0 | 357 | 23 | 0 | 0 | 0 | 296 | 0 | 297 | 0 | 0 | 0 | 27
2020-02-11 | C54391 | 3 | 중탄소 | SCM440I2 |  | Al 탈산 | I | 30 | 87 | 48600 | 99.92 | C | C | C |  | 1 |  | 1 | 1560 | 1522 | 8890 |  |  | 8890 | 95.39 | 4 | 93200 | 1649 |  | INGOT | 55 | 45 | [8 empty] | 0 |  |  |  |  | Y |  | 95.85 | 11-3 | 359.3 | 0 | A |  | 1646 | 2 | 0.45 | 1581 | 1.76 | 88 |  | 336 | 5:36 | 20 | 20 | 0 | 0 |  | 0 | 9 |  | N2 | 2020-02-11 18:39 |  | 15 | 2020-02-11 18:30 | [5 empty] | Y | [5 empty] | N |  |  |  | 6.02 | 0 | [18 empty] | 1 |  |  |  |  | 0.01 | 0 | B | [9 empty] | 1558 | 0 | 536 | 0 | 0 | 0 | 0 | 701 | 0 | 201 | 101 | 0 | 0 | 38
2020-02-11 | B56862 | 2 | 중탄소 | 38MNS6 | TUNDISH교체 | Al 탈산 | B | 33 | 20 | 52500 | 113.67 | C | C |  | C | 1 |  | 1 | 1540 | 1556 | 8500 |  |  | 8500 | 87.98 | 12 | 96612 | 1655 |  | Y | 56 | 49 | [7 empty] | 문성민 | 2 |  |  |  |  | Y |  | 104.2 | 13-5 | 0 | 303.44 | A |  | 1653 | 1 | 0.29 | 1583 | 1.46 | 90 | 39 | 381 | 6:21 | 18 | 18 | 0 | 0 | 60 | 0 | 0 |  | N2 | 2020-02-11 18:54 | 2020-02-11 19:11 | 17 | 2020-02-11 18:33 | 37 |  |  |  |  | Y | [8 empty] | 3.8 | 0 | 12.67 | [19 empty] | 2.2 | 1.41 |  |  | 0.54 | 0.54 | A | [9 empty] | 0 | 0 | 504 | 20 | 0 | 0 | 0 | 996 | 0 | 514 | 153 | 0 | 0 | 20 |  |  | 9 |  | 1
2020-02-11 | A56910 | 1 | 고탄소 | AE40B53M |  | Al 탈산 | B | 29 | 3 | 53100 | 76.57 | C | C | C |  | 1 | 1 |  | 1520 | 1556 | 4300 |  |  | 4300 | 50.82 | 10 | 84610 | 1590 |  | Y | 42 | 35 | [7 empty] | 박안희 | 2 |  | Y |  |  |  |  | 104.4 | 13-10 | 205.3 | 0 | A |  | 1590 | 3 | 0.25 | 1553 | 1.09 | 67 | 27 | 238 | 3:58 | 25 | 25 | 29 | 0 |  | 0 |  |  | AR | 2020-02-11 18:58 | 2020-02-11 19:25 | 27 | 2020-02-11 18:57 | 27 |  |  |  |  | Y |  |  |  | Y | [5 empty] | 124.22 | 0 | [23 empty] | 4.84 | 0 | A | [9 empty] | 0 | 30 | 364 | 24 | 0 | 0 | 0 | 296 | 0 | 299 | 0 | 0 | 0 | 90
2020-02-11 | C54392 | 3 | 중탄소 | SM35C | 연주시작 | Al 탈산 | T | 11 | 80 | 46800 | 118.62 | C | C | C |  | 1 |  | 1 | 1535 | 1604 | 7500 |  |  | 7500 | 78.01 | 35 | 96145 | 1665 |  | Y | 51 | 48 | [8 empty] | 2 |  |  |  |  | Y |  | 100.5 | 11-9 | 337.12 | 0 | A |  | 1655 | 2 | 0.44 | 1593 | 1.77 | 92 | 37 | 324 | 5:24 | 10 | 12 | 0 | 0 |  | 0 | 33 |  | N2 | 2020-02-11 20:04 |  | 22 | 2020-02-11 19:31 | 55 |  |  |  |  | Y | [5 empty] | Y |  |  |  | 3.5 | 0 | [23 empty] | 0 | 0 | A | [9 empty] | 0 | 0 | 357 | 0 | 0 | 0 | 0 | 398 | 0 | 200 | 0 | 0 | 0 | 39 |  |  | 9 |  | 1
2020-02-11 | B56863 | 2 | 중탄소 | 38MNS6 |  | Al 탈산 | B | 37 | 66 | 48650 | 104.5 | C | C |  | C | 1 |  | 1 | 1540 | 1574 | 7200 |  |  | 7200 | 74.52 | 12 | 96612 | 1647 |  | Y | 44 | 38 | [7 empty] | 고승만 | 2 |  |  |  |  | Y |  | 105.05 | 12-6 | 0 | 267.83 | A |  | 1644 | 1 | 0.27 | 1571 | 1.5 | 78 | 36 | 358 | 5:58 | 18 | 18 | 0 | 0 |  | 0 | 0 |  | N2 | 2020-02-11 19:58 | 2020-02-11 20:15 | 17 | 2020-02-11 19:36 | 40 |  |  |  |  | Y | [8 empty] | 4.4 | 0 | 10.78 | [20 empty] | 1.2 |  |  | 0.81 | 0.81 | A | [9 empty] | 0 | 0 | 535 | 0 | 0 | 0 | 0 | 503 | 0 | 205 | 0 | 0 | 0 | 20 |  |  | 5
2020-02-11 | A56911 | 1 | 고탄소 | AE40B53M |  | Al 탈산 | B | 19 | 20 | 52000 | 79.67 | C | C | C |  | 1 | 1 |  | 1520 | 1540 | 4700 |  |  | 4700 | 46.29 | 12 | 101532 | 1582 |  | Y | 44 | 34 | [7 empty] | 박안희 | 2 |  | Y |  |  |  |  | 106.15 | 13-7 | 265.23 | 0 | A |  | 1582 | 3 | 0.25 | 1552 | 0.86 | 66 | 31 | 272 | 4:32 | 25 | 25 | 30 | 0 |  | 0 |  |  | AR | 2020-02-11 20:06 | 2020-02-11 20:31 | 25 | 2020-02-11 20:05 | 26 |  |  |  |  | Y |  |  |  | Y | [5 empty] | 144.89 | 0 | [23 empty] | 8.1 | 0 | A | [9 empty] | 0 | 0 | 325 | 27 | 0 | 0 | 0 | 298 | 0 | 296 | 0 | 0 | 0 | 34
2020-02-11 | C54393 | 3 | 중탄소 | SM35C | 연주종료 | Al 탈산 | T | 6 | 27 | 51650 | 90.93 | C | C | C |  | 1 |  | 1 | 1535 | 1515 | 7600 |  |  | 7600 | 74.77 | 37 | 101639 | 1617 |  | Y | 48 | 42 | 인고트2톤처리 | [7 empty] | 2 | [6 empty] | 103.55 | 13-3 | 282.69 | 0 | A |  | 1612 | 2 | 0.43 | 1580 | 0.94 | 79 | 27 | 289 | 4:49 | 10 | 10 | 0 | 0 |  | 0 | 9 |  | N2 | 2020-02-11 20:54 |  | 51 | 2020-02-11 20:45 | 60 |  |  |  |  | Y | [5 empty] | Y |  |  |  | 3.8 | 0 | [23 empty] | 0 | 0 | A | [9 empty] | 0 | 0 | 241 | 0 | 0 | 0 | 0 | 862 | 0 | 201 | 111 | 0 | 0 | 34 |  |  | 5
2020-02-11 | B56864 | 2 | 중탄소 | 38MNS6 |  | Al 탈산 | B | 20 | 17 | 52500 | 98.45 | C | C |  | C | 1 |  | 1 | 1540 | 1596 | 5800 |  |  | 5800 | 60.03 | 12 | 96612 | 1645 |  | Y | 37 | 34 | [7 empty] | 고승만 | 2 |  |  |  |  | Y |  | 104.2 | 13-6 | 0 | 247.38 | A |  | 1639 | 1 | 0.39 | 1566 | 1.37 | 73 | 35 | 340 | 5:40 | 18 | 18 | 0 | 0 |  | 0 | 0 |  | N2 | 2020-02-11 21:07 | 2020-02-11 21:23 | 16 | 2020-02-11 20:43 | 40 |  |  |  |  | Y | [8 empty] | 4 | 0 | 9.62 | [20 empty] | 1.09 |  |  | 0.52 | 0.52 | A | [9 empty] | 0 | 0 | 467 | 0 | 0 | 0 | 0 | 504 | 0 | 208 | 0 | 0 | 0 | 15 |  |  | 5
2020-02-11 | A56912 | 1 | 고탄소 | AE40B53M |  | Al 탈산 | B | 10 | 29 | 51100 | 77.18 | C | C | C |  | 1 | 1 |  | 1520 | 1562 | 4000 |  |  | 4000 | 39.4 | 12 | 101532 | 1594 |  | Y | 41 | 27 | [7 empty] | 박안희 | 3 |  | Y |  |  |  |  | 105.35 | 13-4 | 164.65 | 0 | A |  | 1594 | 3 | 0.23 | 1557 | 1.06 | 71 | 33 | 246 | 4:06 | 25 | 25 | 31 | 0 |  | 0 |  |  | AR | 2020-02-11 21:03 | 2020-02-11 21:37 | 34 | 2020-02-11 21:01 | 35 |  |  |  |  | Y |  |  |  | Y | [5 empty] | 152.17 | 0 | [23 empty] | 9.52 | 0 | A | [9 empty] | 0 | 0 | 326 | 20 | 0 | 0 | 0 | 298 | 0 | 298 | 0 | 0 | 0 | 40
2020-02-11 | B56865 | 2 | 중탄소 | 38MNS6 |  | Al 탈산 | B | 31 | 32 | 53350 | 102.52 | C | C |  | C | 1 |  | 1 | 1540 | 1617 | 5800 |  |  | 5800 | 60.03 | 12 | 96612 | 1645 |  | Y | 41 | 34 | [7 empty] | 고승만 | 2 |  |  |  |  | Y |  | 103.75 | 13-2 | 0 | 294.58 | A |  | 1652 | 1 | 0.4 | 1573 | 1.51 | 80 | 41 | 356 | 5:56 | 18 | 19 | 0 | 0 |  | 0 | 0 |  | N2 | 2020-02-11 22:16 | 2020-02-11 22:33 | 17 | 2020-02-11 21:55 | 38 |  |  |  |  | Y | [9 empty] | 0 | 10.21 | [20 empty] | 1.17 |  |  | 0.41 | 0.41 | A | [9 empty] | 0 | 0 | 299 | 0 | 0 | 0 | 0 | 702 | 0 | 417 | 0 | 0 | 0 | 39
2020-02-11 | C54394 | 3 | 중탄소 | SM35C | 연주종료 | Al 탈산 | T | 36 | 71 | 49400 | 102.95 | C | C | D |  | 1 |  | 1 | 1535 | 1574 | 6800 |  |  | 6800 | 70.73 | 35 | 96145 | 1574 |  | Y | 48 | 41 | [8 empty] | 2 |  |  |  |  | Y |  | 102.2 | 12-2 | 226 | 0 | A |  | 1627 | 2 | 0.42 | 1577 | 1.67 | 76 | 23 | 294 | 4:54 | 10 | 10 | 0 | 0 |  | 0 | 10 |  | N2 | 2020-02-11 22:16 |  | 40 | 2020-02-11 21:52 | 65 |  |  |  |  | Y | [5 empty] | Y |  |  |  | 3.01 | 0 | [23 empty] | 1.47 | 0 | A | [9 empty] | 0 | 0 | 0 | 0 | 0 | 0 | 0 | 758 | 0 | 200 | 147 | 0 | 0 | 66 |  |  | 5
2020-02-11 | A56913 | 1 | 고탄소 | AE40B53M | TUNDISH교체전 | Al 탈산 | B | 35 | 21 | 53000 | 78.55 | C | C | D |  | 1 | 1 |  | 1520 | 1545 | 4700 |  |  | 4700 | 45.98 | 13 | 102227 | 1583 |  | Y | 41 | 31 | [7 empty] | 박안희 | 2 |  | Y |  |  |  |  | 105.05 | 13-6 | 248.39 | 0 | A |  | 1583 | 3 | 0.23 | 1551 | 0.89 | 65 | 27 | 250 | 4:10 | 25 | 25 | 32 | 0 |  | 0 |  |  | AR | 2020-02-11 22:09 | 2020-02-11 22:47 | 38 | 2020-02-11 22:08 | 39 |  |  |  |  | Y |  |  |  | Y | [5 empty] | 168.9 | 0 | [23 empty] | 13.46 | 0 | A | [9 empty] | 0 | 0 | 388 | 9 | 0 | 0 | 0 | 298 | 0 | 297 | 0 | 0 | 0 | 4
2020-02-11 | B56866 | 2 | 중탄소 | 38MNS6 | 잔강최소화전 | Al 탈산 | B | 33 | 21 | 52100 | 104.22 | C | D |  | D | 1 |  | 1 | 1540 | 1574 | 6200 |  |  | 6200 | 57.69 | 14 | 107475 | 1624 |  | Y | 45 | 31 | [7 empty] | 고승만 | 2 |  |  |  |  | Y |  | 98.9 | 12-9 | 0 | 289.81 | A |  | 1630 | 1 | 0.6 | 1554 | 1.53 | 61 | 31 | 367 | 6:07 | 18 | 19 | 0 | 0 |  | 0 | 0 |  | N2 | 2020-02-11 23:22 | 2020-02-11 23:35 | 13 | 2020-02-11 23:00 | 34 |  |  |  |  | Y | [8 empty] | 4 | 0 | 15.18 | [20 empty] | 0.73 |  |  | 0.67 | 0.67 | A | [9 empty] | 0 | 0 | 67 | 0 | 0 | 0 | 0 | 899 | 0 | 204 | 0 | 0 | 0 | 16
2020-02-11 | C54395 | 3 | 중탄소 | SM35C | 연주종료 | Al 탈산 | T | 30 | 88 | 48450 | 93.92 | C | D | D |  | 1 |  | 1 | 1535 | 1515 | 7400 |  |  | 7400 | 72.81 | 37 | 101639 | 1624 |  | Y | 47 | 40 | [8 empty] | 2 |  |  |  |  | Y |  | 97.3 | 11-5 | 228.07 | 0 | A |  | 1628 | 2 | 0.42 | 1577 | 1.65 | 76 | 24 | 303 | 5:03 | 10 | 14 | 0 | 0 |  | 0 | 10 |  | N2 | 2020-02-11 23:15 |  | 52 | 2020-02-11 22:59 | 69 |  |  |  |  | Y | [5 empty] | Y |  |  |  | 3.62 | 0 | [23 empty] | 0.76 | 0 | A | [9 empty] | 0 | 0 | 602 | 0 | 0 | 0 | 0 | 952 | 0 | 200 | 0 | 0 | 0 | 0 |  |  | 2
2020-02-11 | A56914 | 1 | 고탄소 | STB3D | TUNDISH교체 | Al 탈산 | B | 29 | 4 | 52900 | 99.77 | C | D | D |  | 1 | 1 |  | 1520 | 1571 | 5300 |  |  | 5300 | 62.64 | 10 | 84610 | 1583 |  | Y | 46 | 42 | [7 empty] | 김덕진 | 2 |  |  | Y |  |  |  | 99.55 | 13-4 | 230.58 | 0 | A |  | 1583 | 3 | 0.24 | 1545 | 0.88 | 94 | 38 | 250 | 4:10 | 25 | 25 | 33 | 0 |  | 0 |  |  | AR | 2020-02-11 23:34 | 2020-02-12 00:16 | 43 | 2020-02-11 23:23 | 54 |  |  |  |  | Y |  |  |  | Y | [5 empty] | 449.77 | 0 | [19 empty] | 1.58 |  |  |  | 0.27 | 0 | A | [9 empty] | 0 | 21 | 1098 | 20 | 0 | 0 | 0 | 296 | 0 | 298 | 0 | 0 | 0 | 79 |  |  |  |  | 1
2020-02-11 | B56867 | 2 | 중탄소 | SM45CS1 | 잔강최소화 | Al 탈산 | B | 37 | 67 | 48650 | 93.75 | D | D |  | D | 1 |  | 1 | 1540 | 1517 | 6600 |  |  | 6600 | 78 | 10 | 84610 | 1624 |  | Y | 44 | 34 | [7 empty] | 김익규 | 3 |  |  |  |  | Y |  | 95.95 | 11-7 | 240.98 | 0 | A |  | 1614 | 1 | 0.6 | 1562 | 0 | 71 | 21 | 322 | 5:22 | 13 | 13 | 0 | 0 |  | 0 | 0 |  | AR | 2020-02-12 00:11 | 2020-02-12 00:47 | 36 | 2020-02-11 23:53 | 54 |  |  |  |  | Y | [8 empty] | 6 | 14.47 | 0 | [23 empty] | 0.16 | 0.16 | A | [9 empty] | 0 | 0 | 16 | 0 | 0 | 48 | 0 | 794 | 0 | 0 | 0 | 0 | 0 | 8
2020-02-11 | A56915 | 1 | 고탄소 | STB3D |  | Al 탈산 | B | 19 | 21 | 50800 | 78.98 | D | D | D |  | 1 | 1 |  | 1520 | 1553 | 5200 |  |  | 5200 | 51.22 | 12 | 101532 | 1565 |  | Y | 42 | 37 | [7 empty] | 김덕진 | 2 |  | N |  |  |  |  | 0 | 10-1 | 252.01 | 0 | A |  | 1565 | 3 | 0.24 | 1527 | 1.03 | 76 | 33 | 239 | 3:59 | 25 | 25 | 34 | 0 |  | 0 |  |  | AR | 2020-02-12 00:26 | 2020-02-12 01:18 | 52 | 2020-02-12 00:26 | 52 |  |  |  |  | Y |  |  |  | Y | [5 empty] | 192.06 | 0 | [20 empty] | 1.39 |  |  | 0.99 | 0 | A | [9 empty] | 0 | 0 | 1233 | 12 | 0 | 0 | 0 | 447 | 0 | 299 | 0 | 0 | 0 | 49
2020-02-11 | C54396 | 3 | 중탄소 | SM35C | TUNDISH교체전 | Al 탈산 | T | 11 | 81 | 46550 | 86.9 | D | D | D |  | 1 |  | 1 | 1535 | 1508 | 8100 |  |  | 8100 | 81.91 | 36 | 98892 | 1619 |  | Y | 45 | 43 | [7 empty] | 박지웅 | 2 |  |  |  |  | Y |  | 103.15 | 12-1 | 197.38 | 0 | A |  | 1619 | 2 | 0.43 | 1578 | 1.32 | 77 | 29 | 326 | 5:26 | 10 | 15 | 0 | 0 |  | 0 | 10 |  | N2 | 2020-02-12 00:50 |  | 26 | 2020-02-12 00:39 | 37 |  |  |  |  | Y | [5 empty] | Y |  |  |  | 3.88 | 0 | [23 empty] | 0.43 | 0 | A | [9 empty] | 0 | 0 | 295 | 0 | 0 | 0 | 0 | 857 | 0 | 300 | 0 | 0 | 0 | 15 |  |  | 2
2020-02-11 | B56868 | 2 | 중탄소 | SM45CS1 |  | Al 탈산 | B | 20 | 18 | 52100 | 98.6 | D | D |  | D | 1 |  | 1 | 1540 | 1525 | 6700 |  |  | 6700 | 74.1 | 11 | 90423 | 1615 |  | Y | 48 | 33 | [7 empty] | 김익규 | 3 |  |  |  |  | Y |  |  |  | 236.07 | 0 | A |  | 1613 | 1 | 0.6 | 1543 | 1.42 | 52 | 29 | 306 | 5:06 | 13 | 19 | 0 | 0 |  | 0 | 0 |  | AR | 2020-02-12 01:28 | 2020-02-12 01:43 | 15 | 2020-02-12 01:15 | 28 |  |  |  |  | Y | [8 empty] | 4 | 20.84 | 0 | [23 empty] | 0.14 | 0.14 | A | [9 empty] | 0 | 0 | 10 | 0 | 0 | 0 | 0 | 874 | 0 | 0 | 0 | 0 | 0 | 25
2020-02-11 | A56916 | 1 | 고탄소 | STB3D |  | Al 탈산 | B | 10 | 30 | 50000 | 89.2 | D | D | D |  | 1 | 1 |  | 1520 | 1571 | 4500 |  |  | 4500 | 44.32 | 12 | 101532 | 1555 |  | Y | 44 | 41 | [7 empty] | 김덕진 | 2 | [6 empty] | 103.65 | 13-2 | 181.47 | 0 | A |  | 1555 | 3 | 0.24 | 1524 | 0.7 | 73 | 33 | 252 | 4:12 | 25 | 25 | 35 | 0 |  | 0 |  |  | AR | 2020-02-12 01:35 | 2020-02-12 02:21 | 45 | 2020-02-12 01:34 | 47 |  |  |  |  | Y |  |  |  | Y | [5 empty] | 235.75 | 0 | [20 empty] | 1.37 |  |  | 2.36 | 0 | A | [9 empty] | 0 | 0 | 1197 | 19 | 0 | 0 | 0 | 395 | 0 | 200 | 0 | 0 | 0 | 49
2020-02-11 | B56869 | 2 | 중탄소 | SM45CS1 |  | Al 탈산 | B | 31 | 33 | 52200 | 88.77 | D | D |  | D | 1 |  | 1 | 1540 | 1566 | 5100 |  |  | 5100 | 54.8 | 11 | 93071 | 1614 | 367 | Y | 41 | 26 | [7 empty] | 김익규 | 3 |  |  |  |  | Y |  | 96.7 | 12-4 | 114.81 | 0 | A |  | 1600 | 1 | 0.67 | 1548 | 1.24 | 57 | 24 | 261 | 4:21 | 13 | 14 | 0 | 0 |  | 0 | 0 |  | AR | 2020-02-12 02:20 | 2020-02-12 02:44 | 24 | 2020-02-12 02:05 | 39 |  |  |  |  | Y | [8 empty] | 4 | 11.9 | 0 | [23 empty] | 0.32 | 0.32 | A | [9 empty] | 0 | 0 | 15 | 0 | 0 | 0 | 0 | 709 | 0 | 0 | 0 | 0 | 0 | 8
2020-02-11 | A56917 | 1 | 고탄소 | STB3D |  | Al 탈산 | B | 35 | 22 | 51200 | 77.63 | D | D | D |  | 1 | 1 |  | 1520 | 1569 | 4200 |  |  | 4200 | 41.37 | 12 | 101532 | 1561 |  | Y | 40 | 27 | [7 empty] | 김덕진 | 2 |  | Y |  |  |  |  | 103.1 | 13-3 | 271.05 | 0 | A |  | 1561 | 3 | 0.25 | 1526 | 0.97 | 75 | 35 | 249 | 4:09 | 25 | 25 | 36 | 0 |  | 0 |  |  | AR | 2020-02-12 02:50 | 2020-02-12 03:27 | 38 | 2020-02-12 02:47 | 40 |  |  |  |  | Y |  |  |  | Y | [5 empty] | 183.95 | 0 | [20 empty] | 1.28 |  |  | 0.01 | 0 | A | [9 empty] | 0 | 16 | 1121 | 16 | 0 | 0 | 0 | 300 | 0 | 198 | 0 | 0 | 0 | 55
2020-02-11 | B56870 | 2 | 중탄소 | SM45CS1 | TUNDISH교체전 | Al 탈산 | B | 33 | 22 | 52500 | 84.9 | D | D |  | D | 1 |  | 1 | 1540 | 1544 | 6100 |  |  | 6100 | 61.28 | 12 | 99537 | 1605 |  | Y | 41 | 35 | [7 empty] | 김익규 | 3 |  |  |  |  | Y |  | 101.4 | 13-2 | 275.17 | 0 | A |  | 1608 | 1 | 0.53 | 1551 | 1.44 | 60 | 23 | 315 | 5:15 | 13 | 14 | 0 | 0 |  | 0 | 0 |  | AR | 2020-02-12 03:17 | 2020-02-12 03:44 | 26 | 2020-02-12 03:05 | 38 |  |  |  |  | Y | [8 empty] | 4.5 | 11.83 | 0 | [23 empty] | 0.19 | 0.19 | A | [9 empty] | 0 | 0 | 35 | 0 | 0 | 0 | 0 | 820 | 0 | 0 | 0 | 0 | 0 | 34
2020-02-11 | C54397 | 3 | 중탄소 | SM35C | 연주시작 | Al 탈산 | T | 6 | 28 | 50800 | 103.35 | D | D | D |  | 1 |  | 1 | 1535 | 1533 | 7300 |  |  | 7300 | 88.58 | 30 | 82410 | 1635 |  | Y | 49 | 41 | [7 empty] | 박지웅 | 2 |  |  |  |  | N |  | 95.65 | 12-4 | 180.34 | 0 | A |  | 1653 | 2 | 0.42 | 1591 | 2.3 | 90 | 34 | 339 | 5:39 | 10 | 10 | 0 | 0 |  | 0 | 10 |  | N2 | 2020-02-12 03:58 |  | 17 | 2020-02-12 03:30 | 45 |  |  |  |  | Y | [5 empty] | Y |  |  |  | 4.1 | 0 | [23 empty] | 1.1 | 0 | A |  |  | 12.758 | 23.089 | 52.575 | 0.657 | 4.12 | 2.277 | 1547.02 | 0 | 0 | 490 | 0 | 0 | 0 | 0 | 1059 | 0 | 299 | 200 | 0 | 0 | 0 |  |  | 9 |  | 1
2020-02-11 | A56918 | 1 | 고탄소 | STB3D |  | Al 탈산 | B | 29 | 5 | 52700 | 86.58 | D | D | D |  | 1 | 1 |  | 1520 | 1562 | 5000 |  |  | 5000 | 49.25 | 12 | 101532 | 1559 |  | Y | 51 | 23 | [7 empty] | 김덕진 | 2 |  |  | Y |  |  |  | 103.1 | 13-8 | 218.64 | 0 | A |  | 1559 | 3 | 0.24 | 1523 | 1.06 | 72 | 32 | 292 | 4:52 | 25 | 25 | 37 | 0 |  | 0 |  |  | AR | 2020-02-12 03:59 | 2020-02-12 04:32 | 33 | 2020-02-12 03:57 | 36 |  |  |  |  | Y |  |  |  | Y | [5 empty] | 171.47 | 0 | [20 empty] | 1.41 |  |  | 1.35 | 0 | A | [9 empty] | 0 | 33 | 1111 | 0 | 0 | 0 | 0 | 406 | 0 | 391 | 0 | 0 | 0 | 56
2020-02-11 | B56871 | 2 | 중탄소 | AE1548 | TUNDISH교체 | Al 탈산 | B | 37 | 68 | 49150 | 106.47 | D | D |  | D | 1 |  | 1 | 1540 | 1566 | 7800 |  |  | 7800 | 87.98 | 11 | 88660 | 1667 |  | Y | 48 | 41 | [7 empty] | 김익규 | 3 |  |  |  |  | Y |  | 97.05 | 11-8 | 328.75 | 0 | A |  | 1647 | 1 | 0.49 | 1577 | 1.35 | 89 | 40 | 380 | 6:20 | 15 | 20 | 0 | 0 |  | 0 | 0 |  | N2 | 2020-02-12 04:39 | 2020-02-12 05:03 | 25 | 2020-02-12 04:26 | 38 |  |  |  |  | Y | [8 empty] | 5 | 21.05 | 0 | [19 empty] | 2.28 |  |  |  | 0.17 | 0.17 | B | [9 empty] | 12 | 74 | 430 | 50 | 0 | 188 | 0 | 760 | 0 | 0 | 0 | 0 | 0 | 0 |  |  | 7 |  | 1
2020-02-11 | C54398 | 3 | 중탄소 | SM35C | 연주종료 | Al 탈산 | T | 36 | 72 | 49350 | 84.25 | D | D | D |  | 1 |  | 1 | 1535 | 1552 | 6300 |  |  | 6300 | 63.71 | 36 | 98892 | 1612 |  | Y | 45 | 35 | [7 empty] | 박지웅 | 2 |  |  |  |  | Y |  | 95.8 | 11-6 | 165.77 | 0 | A |  | 1614 | 2 | 0.42 | 1568 | 1.84 | 67 | 27 | 353 | 5:53 | 10 | 10 | 0 | 0 |  | 0 | 10 |  | N2 | 2020-02-12 04:50 |  | 28 | 2020-02-12 04:35 | 43 |  |  |  |  | Y | [5 empty] | Y |  |  |  | 3.49 | 0 | [23 empty] | 0.61 | 0 | A |  |  | 14.324 | 25.449 | 47.968 | 0.517 | 3.348 | 1.884 | 1573.52 | 0 | 0 | 719 | 0 | 0 | 0 | 0 | 801 | 0 | 301 | 302 | 0 | 0 | 0 |  |  | 2
2020-02-11 | A56919 | 1 | 고탄소 | STB3D |  | Al 탈산 | B | 20 | 19 | 51000 | 89.67 | D | D | D |  | 1 | 1 |  | 1520 | 1542 | 5600 |  |  | 5600 | 66.19 | 10 | 84610 | 1564 |  | Y | 45 | 39 | [7 empty] | 김덕진 | 2 |  | Y |  |  |  |  | 107.2 | 13-9 | 219.43 | 0 | A |  | 1564 | 3 | 0.25 | 1519 | 1.02 | 68 | 41 | 256 | 4:16 | 25 | 25 | 38 | 0 |  | 0 |  |  | AR | 2020-02-12 05:15 | 2020-02-12 05:36 | 21 | 2020-02-12 05:14 | 22 |  |  |  |  | Y |  |  |  | Y | [5 empty] | 233.08 | 0 | [20 empty] | 1.34 |  |  | 2.81 | 0 | A | [9 empty] | 0 | 47 | 1150 | 16 | 0 | 0 | 0 | 450 | 0 | 346 | 0 | 0 | 0 | 79
2020-02-11 | B56872 | 2 | 중탄소 | AE1548 |  | Al 탈산 | B | 19 | 22 | 51650 | 90.3 | D | D |  | D | 1 |  | 1 | 1540 | 1546 | 6700 |  |  | 6700 | 75.57 | 11 | 88660 | 1594 | 364 | Y | 40 | 37 | [7 empty] | 김익규 | 3 |  |  |  |  | Y |  |  |  | 250.6 | 0 | A |  | 1604 | 1 | 0.58 | 1548 | 1.24 | 60 | 24 | 318 | 5:18 | 15 | 16 | 0 | 0 |  | 0 | 0 |  | N2 | 2020-02-12 05:35 | 2020-02-12 06:04 | 29 | 2020-02-12 05:22 | 43 |  |  |  |  | Y | [8 empty] | 4 | 12.04 | 0 | [20 empty] | 1.96 |  |  | 0.11 | 0.11 | A | [9 empty] | 61 | 0 | 514 | 0 | 0 | 212 | 0 | 604 | 0 | 0 | 0 | 0 | 0 | 29
2020-02-11 | C54399 | 3 | 중탄소 | SM35C | 연주종료 | Al 탈산 | T | 11 | 82 | 46550 | 82.38 | D | D | D |  | 1 |  | 1 | 1535 | 1557 | 6200 |  |  | 6200 | 50.16 | 45 | 123615 | 1626 |  | Y | 45 | 34 | [7 empty] | 박지웅 | 2 |  |  |  |  | Y |  | 94.9 | 11-3 | 171.94 | 0 | A |  | 1619 | 2 | 0.42 | 1577 | 1.83 | 76 | 29 | 297 | 4:57 | 10 | 10 | 0 | 0 |  | 0 | 10 |  | N2 | 2020-02-12 05:53 |  | 29 | 2020-02-12 05:38 | 43 |  |  |  |  | Y | [5 empty] | Y |  |  |  | 7.92 | 0 | [23 empty] | 0.71 | 0 | A | [9 empty] | 0 | 0 | 901 | 0 | 0 | 0 | 0 | 743 | 0 | 300 | 0 | 0 | 0 | 0 |  |  | 2
2020-02-11 | A56920 | 1 | 고탄소 | STB3D |  | Al 탈산 | B | 10 | 31 | 50000 | 81.9 | D | D | B |  | 1 | 1 |  | 1520 | 1551 | 5000 |  |  | 5000 | 48.31 | 14 | 103488 | 1563 | 666 | Y | 42 | 32 | [7 empty] | 김덕진 | 2 |  | Y |  |  |  |  | 0 | 10-1 | 332.68 | 0 | A |  | 1562 | 3 | 0.24 | 1524 | 0.97 | 73 | 42 | 253 | 4:13 | 25 | 25 | 39 | 0 |  | 0 |  |  | AR | 2020-02-12 06:18 | 2020-02-12 06:44 | 26 | 2020-02-12 06:16 | 27 |  |  |  |  | Y |  |  |  | Y | [5 empty] | 186.48 | 0 | [20 empty] | 1.26 |  |  | 4.02 | 0 | A | [9 empty] | 0 | 36 | 1176 | 20 | 0 | 0 | 0 | 396 | 0 | 196 | 0 | 0 | 0 | 53
2020-02-11 | B56873 | 2 | 중탄소 | AE1548 |  | Al 탈산 | B | 31 | 34 | 52050 | 100.25 | D | B |  | B | 1 |  | 1 | 1540 | 1525 | 7400 |  |  | 7400 | 76.51 | 12 | 96720 | 1626 |  | Y | 51 | 39 |  |  | B56870 | 05 |  |  |  | 임승우 | 2 |  |  |  |  | Y |  | 102.45 | 12-10 | 303.17 | 0 | A |  | 1611 | 1 | 0.48 | 1552 | 1.35 | 64 | 28 | 515 | 8:35 | 15 | 16 | 0 | 0 |  | 0 | 0 |  | N2 | 2020-02-12 06:49 | 2020-02-12 07:06 | 17 | 2020-02-12 06:40 | 26 |  |  |  |  | Y | [8 empty] | 4.1 | 13.64 | 0 | [20 empty] | 1.17 |  |  | 0.05 | 0.05 | A | [9 empty] | 0 | 0 | 266 | 0 | 0 | 175 | 0 | 813 | 0 | 0 | 0 | 0 | 0 | 0 |  |  | 5
2020-02-11 | C54400 | 3 | 중탄소 | SM35CM3 | 연주종료 | Si 탈산 | T | 30 | 89 | 48350 | 92.7 | D | B | B |  | 1 |  | 1 | 1535 | 1519 | 7600 |  |  | 7600 | 115.28 | 24 | 65928 | 1621 | 728 | Y | 55 | 41 | [7 empty] | 박지웅 | 2 |  | Y |  |  | Y |  | 98.85 | 11-6 | 261.38 | 0 | A |  | 1621 | 2 | 0.42 | 1570 | 2.22 | 69 | 25 | 303 | 5:03 | 13 | 13 | 0 | 0 |  | 0 | 10 |  | N2 | 2020-02-12 07:06 |  | 19 | 2020-02-12 06:51 | 34 |  |  |  |  | Y | [5 empty] | N |  |  |  | 6.28 | 0 | [23 empty] | 1.7 | 0 | A | [9 empty] | 0 | 0 | 798 | 0 | 0 | 0 | 0 | 399 | 0 | 0 | 0 | 0 | 0 | 13 |  |  | 5
2020-02-12 | A56921 | 1 | 고탄소 | STB3D | TUNDISH교체전 | Al 탈산 | B | 35 | 23 | 53800 | 79.55 | B | B | B |  | 1 | 1 |  | 1520 | 1571 | 4300 |  |  | 4300 | 54.19 | 10 | 79347 | 1555 |  | Y | 42 | 28 | [7 empty] | 이호남 | 2 |  | Y |  |  |  |  | 100.05 | 12-10 | 245.34 | 0 | A |  | 1555 | 3 | 0.24 | 1516 | 1.05 | 65 | 36 | 245 | 4:05 | 25 | 25 | 40 | 0 |  | 0 |  |  | AR | 2020-02-12 07:25 | 2020-02-12 07:49 | 24 | 2020-02-12 07:24 | 25 |  |  |  |  | Y |  |  |  | Y | [5 empty] | 174.68 | 0 | [20 empty] | 1.08 |  |  | 5.31 | 0 | A | [9 empty] | 0 | 25 | 1127 | 29 | 0 | 0 | 0 | 450 | 0 | 373 | 0 | 0 | 0 | 28
2020-02-12 | B56874 | 2 | 중탄소 | AE1548 |  | Al 탈산 | B | 33 | 23 | 52650 | 99.1 | B | B |  | B | 1 |  | 1 | 1540 | 1525 | 6400 |  |  | 6400 | 65.86 | 12 | 97176 | 1615 |  | Y | 45 | 36 |  |  | B56871 | 05 |  |  |  | 임승우 | 2 |  |  |  |  | Y |  | 107.45 | 13-8 | 153.51 | 0 | A |  | 1602 | 1 | 0.65 | 1546 | 1.09 | 58 | 25 | 817 | 13:37 | 15 | 15 | 0 | 0 |  | 0 | 0 |  | N2 | 2020-02-12 07:53 | 2020-02-12 08:07 | 15 | 2020-02-12 07:45 | 23 |  |  |  |  | Y | [8 empty] | 4 | 12.38 | 0 | [20 empty] | 1.13 |  |  | 0.05 | 0.05 | A | [9 empty] | 0 | 0 | 653 | 0 | 0 | 216 | 0 | 603 | 0 | 0 | 0 | 0 | 0 | 21 |  |  | 5
2020-02-12 | C54401 | 3 | 중탄소 | SM35CM3 | 연주종료 | Si 탈산 | T | 6 | 29 | 50750 | 96.87 | B | B | B |  | 1 |  | 1 | 1535 | 1544 | 6300 |  |  | 6300 | 63.71 | 36 | 98892 | 1651 |  | Y | 43 | 35 |  |  | C54398 | 05 |  |  |  | 박재승 | 3 |  | N | Y |  | Y |  | 96.25 | 12-4 | 298.83 | 0 | A |  | 1645 | 2 | 0.45 | 1577 | 1.79 | 76 | 29 | 330 | 5:30 | 13 | 19 | 0 | 0 |  | 0 | 10 |  | N2 | 2020-02-12 08:17 |  | 23 | 2020-02-12 08:00 | 39 |  |  |  |  | Y | [5 empty] | N |  |  |  | 10.3 | 0 | [23 empty] | 1.7 | 0 | A |  |  | 18.957 | 21.07 | 47.607 | 0.559 | 2.511 | 2.259 | 1686.42 | 0 | 0 | 23 | 0 | 0 | 0 | 0 | 398 | 0 | 0 | 0 | 0 | 0 | 25 |  |  | 5
2020-02-12 | A56922 | 1 | 고탄소 | STB2 | TUNDISH교체 | Al 탈산 | B | 29 | 6 | 53600 | 88.38 | B | B | B |  | 1 | 1 |  | 1520 | 1554 | 5600 |  |  | 5600 | 66.19 | 10 | 84610 | 1580 |  | Y | 43 | 39 | [7 empty] | 이호남 | 2 |  | Y |  |  |  |  | 101.85 | 13-6 | 352.51 | 0 | A |  | 1591 | 3 | 0.54 | 1544 | 1.07 | 88 | 36 | 389 | 6:29 | 25 | 25 | 41 | 0 |  | 0 |  |  | AR | 2020-02-12 08:37 | 2020-02-12 09:14 | 37 | 2020-02-12 08:35 | 39 |  |  |  |  | Y |  |  |  | Y | [5 empty] | 215.22 | 0 | [19 empty] | 1.97 | 1.45 |  |  | 6.64 | 0 | A | [9 empty] | 833 | 8 | 230 | 0 | 0 | 0 | 0 | 298 | 0 | 298 | 0 | 0 | 0 | 55 |  |  |  |  | 1
2020-02-12 | B56875 | 2 | 중탄소 | AE1548 |  | Al 탈산 | B | 37 | 69 | 48100 | 99.25 | B | B |  | B | 1 |  | 1 | 1540 | 1525 | 6700 |  |  | 6700 | 66.18 | 12 | 101243 | 1627 |  | Y | 48 | 37 |  |  | B56872 | 05 |  |  |  | 임승우 | 2 |  |  |  |  | Y |  | 107.4 | 12-8 | 192.74 | 0 | A |  | 1609 | 1 | 0.69 | 1559 | 1.17 | 71 | 33 | 613 | 10:13 | 15 | 16 | 0 | 0 |  | 0 | 0 |  | N2 | 2020-02-12 08:53 | 2020-02-12 09:11 | 18 | 2020-02-12 08:43 | 28 |  |  |  |  | Y | [8 empty] | 5 | 19.73 | 0 | [20 empty] | 0.82 |  |  | 0.05 | 0.05 | A | [9 empty] | 0 | 0 | 488 | 0 | 0 | 182 | 0 | 605 | 0 | 0 | 0 | 0 | 0 | 22 |  |  | 5
2020-02-12 | C54402 | 3 | 중탄소 | SM35CM3 | TUNDISH교체전 | Si 탈산 | T | 36 | 73 | 49450 | 103.97 | B | B | B |  | 1 |  | 1 | 1535 | 1538 | 6900 |  |  | 6900 | 70.1 | 36 | 98435 | 1636 |  | Y | 50 | 37 |  |  | C54399 | 05 |  |  |  | 박재승 | 3 |  | Y |  |  | Y |  | 105.7 | 12-5 | 271.46 | 0 | A |  | 1616 | 2 | 0.42 | 1569 | 1.12 | 68 | 26 | 315 | 5:15 | 13 | 13 | 0 | 0 |  | 0 | 10 |  | N2 | 2020-02-12 09:28 |  | 32 | 2020-02-12 09:15 | 45 |  |  |  |  | Y | [5 empty] | N |  |  |  | 6.61 | 0 | [23 empty] | 1.7 | 0 | A | [9 empty] | 0 | 0 | 37 | 0 | 0 | 0 | 0 | 406 | 0 | 0 | 0 | 0 | 0 | 43 |  |  | 5
2020-02-12 | A56923 | 1 | 고탄소 | STB2 |  | Al 탈산 | B | 20 | 20 | 51000 | 78.98 | B | B | B |  | 1 | 1 |  | 1520 | 1563 | 4900 |  |  | 4900 | 32.17 | 18 | 152298 | 1571 |  | Y | 42 | 32 | [7 empty] | 이호남 | 2 |  | Y |  |  |  |  | 103.15 | 13-4 | 236.78 | 0 | A |  | 1568 | 3 | 0.26 | 1530 | 1.06 | 74 | 35 | 284 | 4:44 | 25 | 25 | 42 | 0 |  | 0 |  |  | AR | 2020-02-12 09:31 | 2020-02-12 10:17 | 45 | 2020-02-12 09:30 | 47 |  |  |  |  | Y |  |  |  | Y | [5 empty] | 169.89 | 0 | [20 empty] | 1.38 |  |  | 10.18 | 0 | B | [9 empty] | 806 | 32 | 189 | 0 | 0 | 0 | 0 | 452 | 0 | 298 | 0 | 0 | 0 | 59
2020-02-12 | B56876 | 2 | 중탄소 | AE1548 |  | Al 탈산 | B | 19 | 23 | 51300 | 105.55 | B | B | B |  | 1 |  | 1 | 1540 | 1546 | 6900 |  |  | 6900 | 69.8 | 12 | 98856 | 1634 |  | Y | 57 | 36 |  |  | B56873 | 05 |  |  |  | 임승우 | 2 |  |  |  |  | N |  | 104.4 | 13-5 | 209.18 | 0 | A |  | 1612 | 2 | 0.42 | 1566 | 1.7 | 78 | 32 | 298 | 4:58 | 15 | 15 | 0 | 0 |  | 0 | 10 |  | N2 | 2020-02-12 10:03 | 2020-02-12 10:24 | 20 | 2020-02-12 09:56 | 27 |  |  |  |  | N | 용강쫓김으로 투입못함 |  |  |  |  | N |  |  |  | 7.08 | 0 | [20 empty] | 1.05 |  |  | 1.7 | 0 | A | [9 empty] | 39 | 0 | 355 | 0 | 0 | 144 | 0 | 1356 | 0 | 305 | 0 | 0 | 0 | 29 |  |  | 2
2020-02-12 | C54403 | 3 | 저탄소 | 18CRNIMO7HI |  | Al 탈산 | I | 31 | 35 | 52800 | 141.03 | B | B | B |  | 1 |  | 1 | 1560 | 1592 | 9700 |  |  | 9700 | 121.25 | 20 | 80000 | 1714 | 367 | INGOT | 68 | 50 | [7 empty] | 박재승 | [5 empty] | Y |  | 84.4 | 11-1 | 0.1 | 160.46 | A |  | 1705 | 2 | 0.39 | 1596 | 2.18 | 90 |  | 438 | 7:18 | 25 | 31 | 0 | 0 |  | 0 | 15 |  | N2 | 2020-02-12 11:18 |  | 19 | 2020-02-12 10:53 | [5 empty] | Y | [5 empty] | N |  |  |  | 0.21 | 18 | [18 empty] | 0.9 |  |  |  |  | 1.7 | 0 | A |  |  | 19.847 | 20.084 | 46.919 | 0.832 | 2.364 | 2.336 | 1707.94 | 945 | 1257 | 0 | 253 | 0 | 0 | 0 | 1655 | 0 | 301 | 473 | 0 | 0 | 0
2020-02-12 | A56924 | 1 | 고탄소 | STB2N |  | Al 탈산 | B | 10 | 32 | 51200 | 84 | B | B | B |  | 1 | 1 |  | 1520 | 1546 | 5000 |  |  | 5000 | 112.73 | 6 | 44352 | 1560 |  | Y | 42 | 34 | [7 empty] | 이호남 | 2 |  | Y |  |  |  |  | 104.15 | 13-2 | 294.82 | 0 | A |  | 1560 | 3 | 0.24 | 1520 | 0.93 | 65 | 29 | 268 | 4:28 | 25 | 25 | 43 | 0 |  | 0 |  |  | AR | 2020-02-12 10:42 | 2020-02-12 11:21 | 39 | 2020-02-12 10:42 | 39 |  |  |  |  | Y |  |  |  | Y | [5 empty] | 209.19 | 0 | [23 empty] | 2.67 | 0 | A | [9 empty] | 821 | 46 | 141 | 0 | 0 | 0 | 0 | 494 | 0 | 451 | 0 | 0 | 0 | 54
2020-02-12 | B56877 | 2 | 중탄소 | AE1548 |  | Al 탈산 | B | 38 | 47 | 50950 | 102.65 | B | B | B |  | 1 | 1 |  | 1540 | 1596 | 5900 |  |  | 5900 | 40.9 | 18 | 144248 | 1607 |  | Y | 49 | 37 |  |  | B56874 | 05 |  |  |  | 임승우 | 2 |  |  |  |  | Y |  | 101.65 | 12-6 | 192.41 | 0 | A |  | 1587 | 3 | 0.24 | 1554 | 1.5 | 66 | 20 | 226 | 3:46 | 15 | 16 | 44 | 0 |  | 0 |  |  | N2 | 2020-02-12 11:08 | 2020-02-12 11:42 | 34 | 2020-02-12 11:06 | 36 | [14 empty] | 90.18 | 0 | [20 empty] | 0.96 |  |  | 0.04 | 0 | A | [9 empty] | 0 | 22 | 246 | 35 | 0 | 198 | 0 | 700 | 0 | 0 | 0 | 0 | 0 | 24 |  |  | 4
2020-02-12 | C54404 | 3 | 중탄소 | SCM440 | 연주시작 | Al 탈산 | T | 30 | 90 | 47600 | 98.87 | B | B | B |  | 1 |  | 1 | 1535 | 1575 | 8000 |  |  | 8000 | 97.08 | 30 | 82410 | 1658 |  | Y | 61 | 43 | [7 empty] | 박재승 | 3 |  | N |  |  | Y |  | 94.9 | 11-2 | 410.23 | 0 | A |  | 1647 | 2 | 0.39 | 1593 | 1.86 | 97 | 41 | 302 | 5:02 | 10 | 13 | 0 | 0 |  | 0 | 10 |  | N2 | 2020-02-12 11:57 |  | 37 | 2020-02-12 11:47 | 47 |  |  |  |  | Y | [5 empty] | Y |  |  |  | 4.37 | 0.03 | [23 empty] | 1.7 | 0 | A | [9 empty] | 1374 | 0 | 751 | 0 | 0 | 0 | 0 | 398 | 0 | 299 | 0 | 0 | 0 | 23 |  |  | 9 |  | 1
2020-02-12 | B56878 | 2 | 중탄소 | AE1548M |  | Al 탈산 | B | 33 | 24 | 53500 | 123.95 | B | B | B |  | 1 |  | 1 | 1540 | 1545 | 8100 |  |  | 8100 | 171.25 | 6 | 47298 | 1614 |  | Y | 61 | 48 |  |  | B56875 |  |  |  |  | 임승우 | 2 |  |  |  |  | Y |  | 100 | 12-10 | 312.69 | 0 | A |  | 1613 | 2 | 0.41 | 1564 | 1.69 | 77 | 35 | 282 | 4:42 | 15 | 15 | 0 | 0 |  | 0 | 10 |  | N2 | 2020-02-12 12:34 | 2020-02-12 12:59 | 24 | 2020-02-12 12:27 | 32 |  |  |  |  | Y | [5 empty] | N |  |  |  | 6.49 | 0 | [20 empty] | 0.86 |  |  | 1.7 | 0 | A | [9 empty] | 77 | 0 | 355 | 0 | 0 | 160 | 0 | 727 | 0 | 0 | 0 | 0 | 0 | 7 |  |  | 2
2020-02-12 | A56925 | 1 | 고탄소 | STB2N |  | Al 탈산 | B | 35 | 24 | 52950 | 84.52 | B | B | B |  | 1 | 1 |  | 1520 | 1549 | 5300 |  |  | 5300 | 53.67 | 15 | 98760 | 1564 |  | Y | 41 | 33 | [7 empty] | 이호남 | 2 |  | Y |  |  |  |  | 104.05 | 13-4 | 238.32 | 0 | A |  | 1564 | 3 | 0.24 | 1517 | 1.09 | 62 | 30 | 267 | 4:27 | 25 | 25 | 45 | 0 |  | 0 |  |  | AR | 2020-02-12 12:08 | 2020-02-12 12:26 | 18 | 2020-02-12 12:07 | 19 |  |  |  |  | Y |  |  |  | Y | [5 empty] | 204.39 | 0 | [23 empty] | 1.08 | 0 | A | [9 empty] | 825 | 41 | 188 | 0 | 0 | 0 | 0 | 745 | 0 | 621 | 0 | 0 | 0 | 39
2020-02-12 | C54405 | 3 | 중탄소 | SCM440 | 연주종료 | Al 탈산 | T | 6 | 30 | 50500 | 104.08 | B | B | B |  | 1 |  | 1 | 1535 | 1554 | 6900 |  |  | 6900 | 52.33 | 48 | 131856 | 1641 |  | Y | 63 | 33 | [7 empty] | 박재승 | 3 |  |  |  |  | Y |  | 96.2 | 12-4 | 415.35 | 0 | A |  | 1618 | 2 | 0.39 | 1568 | 1.92 | 72 | 31 | 294 | 4:54 | 10 | 15 | 0 | 0 |  | 0 | 10 |  | N2 | 2020-02-12 13:16 |  | 21 | 2020-02-12 13:00 | 37 |  |  |  |  | Y | [5 empty] | Y |  |  |  | 4.02 | 0 | [23 empty] | 1.7 | 0 | A | [9 empty] | 1407 | 0 | 469 | 0 | 0 | 0 | 0 | 549 | 0 | 300 | 0 | 0 | 0 | 15 |  |  | 5 | 0.2233
2020-02-12 | B56879 | 2 | 중탄소 | AE1548M |  | Al 탈산 | B | 37 | 70 | 49050 | 117.28 | B | B |  | B | 1 |  | 1 | 1540 | 1547 | 7100 |  |  | 7100 | 75.06 | 12 | 94596 | 1634 |  | Y | 48 | 39 |  |  | B56876 | 03 |  |  |  | 임승우 | 2 |  |  |  |  | Y |  | 97.85 | 11-8 | 253.63 | 0 | A |  | 1603 | 1 | 0.35 | 1539 | 1.72 | 52 | 25 | 368 | 6:08 | 15 | 16 | 0 | 0 |  | 0 | 0 |  | N2 | 2020-02-12 13:49 | 2020-02-12 14:03 | 14 | 2020-02-12 13:34 | 30 |  |  |  |  | Y | [8 empty] | 4.8 | 12.35 | 0 | [20 empty] | 0.71 |  |  | 0.13 | 0.13 | A | [9 empty] | 100 | 0 | 374 | 0 | 0 | 144 | 0 | 808 | 0 | 0 | 0 | 0 | 0 | 5 |  |  | 5
2020-02-12 | A56926 | 1 | 고탄소 | STB2N |  | Al 탈산 | B | 29 | 7 | 53500 | 75.52 | B | B | B |  | 1 | 1 |  | 1520 | 1550 | 4900 |  |  | 4900 | 49.62 | 15 | 98760 | 1560 |  | Y | 41 | 32 | [7 empty] | 이호남 | 2 |  | Y |  |  |  |  | 101.85 | 13-6 | 262.4 | 0 | A |  | 1560 | 3 | 0.25 | 1522 | 1.09 | 67 | 31 | 246 | 4:06 | 25 | 25 | 46 | 0 |  | 0 |  |  | AR | 2020-02-12 13:10 | 2020-02-12 13:35 | 25 | 2020-02-12 13:09 | 25 |  |  |  |  | Y |  |  |  | Y | [5 empty] | 162.42 | 0 | [23 empty] | 0.02 | 0 | A | [9 empty] | 817 | 38 | 318 | 0 | 0 | 0 | 0 | 496 | 0 | 451 | 0 | 0 | 0 | 88
2020-02-12 | C54406 | 3 | 중탄소 | SCM440HF | 연주종료 | Al 탈산 | T | 11 | 83 | 46300 | 107.03 | B | B | C |  | 1 |  | 1 | 1535 | 1561 | 8200 |  |  | 8200 | 142.15 | 21 | 57687 | 1625 |  | Y | 60 | 37 | [7 empty] | 박재승 | 3 |  |  |  |  | Y |  | 99.65 | 11-8 | 216.05 | 0 | A |  | 1613 | 2 | 0.41 | 1551 | 1.72 | 58 | 26 | 230 | 3:50 | 13 | 18 | 0 | 0 |  | 0 | 11 |  | AR | 2020-02-12 14:35 |  | 6 | 2020-02-12 14:23 | 17 |  |  |  |  | Y | [5 empty] | Y |  |  |  | 4.09 | 0 | [23 empty] | 0 | 0 | A | [9 empty] | 1341 | 0 | 216 | 0 | 0 | 0 | 0 | 393 | 0 | 300 | 0 | 0 | 0 | 98 |  |  | 7 | 0.2038
2020-02-12 | A56927 | 1 | 고탄소 | STB2N |  | Al 탈산 | B | 20 | 21 | 51900 | 85.12 | B | B | C |  | 1 | 1 |  | 1520 | 1533 | 6200 |  |  | 6200 | 62.78 | 15 | 98760 | 1561 |  | Y | 46 | 41 | [7 empty] | 이호남 | 2 |  | Y |  |  |  |  | 105.9 | 13-7 | 301.04 | 0 | A |  | 1561 | 3 | 0.24 | 1524 | 0.97 | 69 | 38 | 250 | 4:10 | 25 | 25 | 47 | 0 |  | 0 |  |  | AR | 2020-02-12 14:21 | 2020-02-12 14:40 | 19 | 2020-02-12 14:20 | 20 |  |  |  |  | Y |  |  |  | Y | [5 empty] | 184.36 | 0 | [23 empty] | 3.11 | 0 | A | [9 empty] | 718 | 35 | 239 | 34 | 0 | 0 | 0 | 574 | 0 | 485 | 0 | 0 | 0 | 61
2020-02-12 | B56880 | 2 | 중탄소 | AE1548M | 연주종료 | Al 탈산 | B | 31 | 36 | 52700 | 101.42 | B | B |  | C | 1 |  | 1 | 1540 | 1534 | 7000 |  |  | 7000 | 72.36 | 13 | 96740 | 1616 |  | Y | 53 | 40 |  |  | B56876 | 05 |  |  |  | 임승우 | 3 |  |  |  |  | N |  |  |  | 243.1 | 0 | A |  | 1615 | 1 | 0.25 | 1558 | 1.38 | 71 | 32 | 240 | 4:00 | 15 | 17 | 0 | 0 | 30 | 0 | 0 |  | N2 | 2020-02-12 14:47 | 2020-02-12 15:08 | 21 | 2020-02-12 14:32 | 36 |  |  |  |  | Y | [8 empty] | 3.8 | 9.38 | 0 | [20 empty] | 0.86 |  |  | 0.17 | 0.17 | A | [9 empty] | 23 | 0 | 668 | 0 | 0 | 178 | 0 | 779 | 0 | 0 | 0 | 0 | 0 | 16
2020-02-12 | C54407 | 3 | 중탄소 | SCM440HF | 연주종료 | Al 탈산 | T | 36 | 74 | 48700 | 94.75 | C | C | C |  | 1 |  | 1 | 1535 | 1518 | 8000 |  |  | 8000 | 80.9 | 36 | 98892 | 1606 |  | Y | 60 | 42 | B56878 잔강약3톤처리 | [7 empty] | 2 |  |  |  |  | Y |  | 106.1 | 12-5 | 272.79 | 0 | A |  | 1602 | 2 | 0.4 | 1557 | 1.8 | 64 | 27 | 299 | 4:59 | 13 | 13 | 0 | 0 |  | 0 | 10 |  | AR | 2020-02-12 15:36 |  | 14 | 2020-02-12 15:27 | 24 |  |  |  |  | Y | [5 empty] | Y |  |  |  | 3.27 | 0 | [23 empty] | 0.01 | 0 | A | [9 empty] | 1322 | 0 | 278 | 0 | 0 | 0 | 0 | 403 | 0 | 300 | 0 | 0 | 0 | 52 |  |  | 6 | 0.3241
2020-02-12 | A56928 | 1 | 고탄소 | STB2N |  | Al 탈산 | B | 10 | 33 | 50900 | 91.92 | C | C | C |  | 1 | 1 |  | 1520 | 1530 | 7200 |  |  | 7200 | 85.1 | 10 | 84610 | 1547 |  | Y | 49 | 46 | [7 empty] | 박안희 | 2 |  | Y |  |  |  |  | 110.55 | 13-9 | 274.93 | 0 | A |  | 1547 | 3 | 0.24 | 1521 | 0.63 | 66 | 34 | 257 | 4:17 | 25 | 25 | 48 | 0 |  | 0 |  |  | AR | 2020-02-12 15:35 | 2020-02-12 15:55 | 20 | 2020-02-12 15:34 | 21 |  |  |  |  | Y |  |  |  | Y | [5 empty] | 189.45 | 0 | [23 empty] | 5.97 | 0 | A | [9 empty] | 0 | 70 | 169 | 29 | 0 | 0 | 0 | 1196 | 0 | 803 | 0 | 0 | 0 | 52
2020-02-12 | B56881 | 2 | 저탄소 | SNCM26V |  | Al 탈산 | I | 38 | 48 | 51200 | 130.17 | C | C |  | C | 1 |  | 1 | 1560 | 1605 | 10200 |  |  | 10200 | 100 | 12 | 102000 | 1666 |  | INGOT | 70 | 50 | [7 empty] | 고승만 | [9 empty] | 398.83 | 0 | A |  | 1661 | 1 | 0.56 | 1587 | 1.64 | 87 |  | 624 | 10:24 | 20 | 20 | 0 | 0 | 20 | 0 | 0 |  | N2 | 2020-02-12 16:29 |  | 13 | 2020-02-12 16:10 | [5 empty] | Y | [8 empty] | 3.8 | 14.11 | 0 | [18 empty] | 1 |  |  |  |  | 0.11 | 0.11 | B | [9 empty] | 528 | 1592 | 41 | 0 | 0 | 400 | 0 | 1710 | 0 | 413 | 0 | 0 | 0 | 20
2020-02-12 | C54408 | 3 | 중탄소 | SCM440HF | 연주종료 | Al 탈산 | T | 30 | 91 | 47800 | 84.65 | C | C | C |  | 1 |  | 1 | 1535 | 1557 | 6100 |  |  | 6100 | 63.45 | 35 | 96145 | 1622 |  | Y | 47 | 33 | [8 empty] | 2 |  |  |  |  | Y |  | 101.2 | 11-8 | 246.88 | 0 | A |  | 1603 | 2 | 0.41 | 1562 | 1.37 | 69 | 32 | 308 | 5:08 | 13 | 13 | 0 | 0 |  | 0 | 8 |  | AR | 2020-02-12 16:44 |  | 22 | 2020-02-12 16:36 | 31 |  |  |  |  | Y | [5 empty] | Y |  |  |  | 4.8 | 0 | [23 empty] | 0.84 | 0 | A | [9 empty] | 1245 | 0 | 304 | 0 | 0 | 0 | 0 | 1062 | 0 | 203 | 333 | 0 | 0 | 36 |  |  | 7 | 0.0698
2020-02-12 | A56929 | 1 | 고탄소 | STB2 | 유사강종연연주 | Al 탈산 | B | 35 | 25 | 53700 | 87.8 | C | C | C |  | 1 | 1 |  | 1520 | 1532 | 6900 |  |  | 6900 | 67.96 | 12 | 101532 | 1548 | 355 | Y | 47 | 43 | [7 empty] | 박안희 | 2 |  | Y |  |  |  |  | 105.4 | 13-5 | 312.47 | 0 | A |  | 1548 | 3 | 0.25 | 1516 | 0.82 | 60 | 29 | 254 | 4:14 | 25 | 25 | 49 | 0 |  | 0 |  |  | AR | 2020-02-12 17:03 | 2020-02-12 17:17 | 14 | 2020-02-12 17:03 | 14 |  |  |  |  | Y |  |  |  | Y | [5 empty] | 407.36 | 0 | [20 empty] | 1.25 |  |  | 11.84 | 0 | A | [9 empty] | 0 | 25 | 318 | 21 | 0 | 0 | 0 | 654 | 0 | 595 | 0 | 0 | 0 | 36
2020-02-12 | C54409 | 3 | 중탄소 | SCM440HF | 연주종료 | Al 탈산 | T | 6 | 31 | 51000 | 85.9 | C | C | C |  | 1 |  | 1 | 1535 | 1514 | 7600 |  |  | 7600 | 74.77 | 37 | 101639 | 1613 |  | Y | 46 | 40 | [8 empty] | 2 |  | Y |  |  | Y |  | 100.5 | 12-9 | 287.98 | 0 | A |  | 1607 | 2 | 0.41 | 1562 | 1.41 | 69 | 35 | 309 | 5:09 | 13 | 13 | 0 | 0 |  | 0 | 8 |  | AR | 2020-02-12 17:56 |  | 22 | 2020-02-12 17:48 | 30 |  |  |  |  | Y | [5 empty] | Y |  |  |  | 4.28 | 0 | [23 empty] | 0 | 0 | A | [9 empty] | 1224 | 0 | 279 | 0 | 0 | 0 | 0 | 403 | 0 | 197 | 0 | 0 | 0 | 15 |  |  | 6
2020-02-12 | A56930 | 1 | 고탄소 | STB2 |  | Al 탈산 | B | 29 | 8 | 53500 | 86.88 | C | C | C |  | 1 | 1 |  | 1520 | 1533 | 6400 |  |  | 6400 | 69.2 | 11 | 92487 | 1548 |  | Y | 43 | 39 | [7 empty] | 박안희 | 2 |  | Y |  |  |  |  | 107 | 14-1 | 285.02 | 0 | A |  | 1548 | 3 | 0.23 | 1514 | 0.79 | 58 | 29 | 256 | 4:16 | 25 | 25 | 50 | 0 |  | 0 |  |  | AR | 2020-02-12 18:12 | 2020-02-12 18:28 | 16 | 2020-02-12 18:11 | 17 |  |  |  |  | Y |  |  |  | Y | [5 empty] | 197.36 | 0 | [20 empty] | 1.18 |  |  | 14.19 | 0 | A | [9 empty] | 0 | 24 | 157 | 19 | 0 | 0 | 0 | 652 | 0 | 592 | 0 | 0 | 0 | 79
2020-02-12 | B56882 | 2 | 고탄소 | STB2 |  | Al 탈산 | B | 31 | 37 | 53600 | 97.85 | C | C | C |  | 1 | 1 |  | 1530 | 1564 | 6500 |  |  | 6500 | 76.82 | 10 | 84610 | 1574 |  | Y | 60 | 40 | [7 empty] | 고승만 | 2 |  |  |  |  | Y |  | 100.95 | 12-8 | 330.14 | 0 | A |  | 1574 | 3 | 0.25 | 1526 | 1.26 | 70 | 41 | 268 | 4:28 | 25 | 25 | 51 | 0 |  | 0 |  |  | AR | 2020-02-12 19:08 | 2020-02-12 19:33 | 25 | 2020-02-12 19:07 | 26 |  |  |  |  | Y |  |  |  | Y | [5 empty] | 207.35 | 0 | [20 empty] | 1.21 |  |  | 15.47 | 0 | B | [9 empty] | 0 | 1748 | 0 | 0 | 0 | 177 | 0 | 907 | 0 | 409 | 0 | 0 | 0 | 73
2020-02-12 | C54410 | 3 | 중탄소 | SCM440HF | 연주종료 | Al 탈산 | T | 11 | 84 | 47300 | 90.6 | C | C | C |  | 1 |  | 1 | 1535 | 1546 | 6800 |  |  | 6800 | 61.89 | 40 | 109880 | 1608 |  | Y | 45 | 39 | 인고트3톤처리 |  |  | 05 |  |  |  |  | 2 |  | Y |  |  | Y |  | 110 | 12-7 | 250.82 | 0 | A |  | 1607 | 2 | 0.41 | 1564 | 1.13 | 71 | 35 | 305 | 5:05 | 13 | 13 | 0 | 0 |  | 0 | 7 |  | AR | 2020-02-12 19:06 |  | 22 | 2020-02-12 18:59 | 29 |  |  |  |  | Y | [5 empty] | Y |  |  |  | 4.74 | 0 | [23 empty] | 0 | 0 | A | [9 empty] | 1370 | 0 | 352 | 0 | 0 | 0 | 0 | 545 | 0 | 200 | 0 | 0 | 0 | 46 |  |  | 6
2020-02-12 | A56931 | 1 | 고탄소 | STB2 |  | Al 탈산 | B | 20 | 22 | 52450 | 98.6 | C | C | C |  | 1 | 1 |  | 1520 | 1545 | 6600 |  |  | 6600 | 65 | 12 | 101532 | 1549 |  | Y | 52 | 43 | [7 empty] | 박안희 | 2 |  |  | Y |  |  |  | 111.6 | 14-3 | 366.66 | 0 | A |  | 1549 | 3 | 0.24 | 1515 | 0.76 | 59 | 27 | 269 | 4:29 | 25 | 25 | 52 | 0 |  | 0 |  |  | AR | 2020-02-12 20:09 | 2020-02-12 20:35 | 25 | 2020-02-12 20:07 | 27 |  |  |  |  | Y |  |  |  | Y | [5 empty] | 252.8 | 0 | [20 empty] | 1.24 |  |  | 0.02 | 0 | A | [9 empty] | 0 | 25 | 231 | 23 | 0 | 0 | 0 | 596 | 0 | 551 | 0 | 0 | 0 | 53
2020-02-12 | B56883 | 2 | 중탄소 | AE1548M | 연주시작 | Al 탈산 | B | 37 | 71 | 49900 | 142.72 | C | C |  | C | 1 |  | 1 | 1540 | 1586 | 8100 |  |  | 8100 | 87.36 | 12 | 92724 | 1664 |  | Y | 49 | 43 | [7 empty] | 고승만 | 2 |  |  |  |  | Y |  | 103.1 | 12-3 | 296.55 | 0 | A |  | 1658 | 1 | 0.24 | 1576 | 1.25 | 89 | 43 | 348 | 5:48 | 15 | 20 | 0 | 0 |  | 0 | 0 |  | N2 | 2020-02-12 21:03 | 2020-02-12 20:59 | -4 | 2020-02-12 20:20 | 38 |  |  |  |  | Y | [9 empty] | 16.72 | 0 | [19 empty] | 1.6 |  |  |  | 0.17 | 0.17 | A | [9 empty] | 32 | 0 | 450 | 30 | 0 | 200 | 0 | 1003 | 0 | 416 | 201 | 0 | 0 | 40 |  |  | 9 |  | 1
2020-02-12 | C54411 | 3 | 중탄소 | SCM440HF | 연주종료 | Al 탈산 | T | 36 | 75 | 49000 | 94.18 | C | C | C |  | 1 |  | 1 | 1535 | 1526 | 7400 |  |  | 7400 | 70.89 | 38 | 104386 | 1603 |  | Y | 49 | 43 | [8 empty] | 2 | [6 empty] | 106.75 | 12-6 | 320.14 | 0 | A |  | 1607 | 2 | 0.4 | 1564 | 1.19 | 71 | 32 | 320 | 5:20 | 13 | 13 | 0 | 0 |  | 0 | 10 |  | AR | 2020-02-12 20:18 |  | 29 | 2020-02-12 20:08 | 39 |  |  |  |  | Y | [5 empty] | Y |  |  |  | 4.75 | 0 | [23 empty] | 0.01 | 0 | A | [9 empty] | 1241 | 0 | 182 | 0 | 0 | 0 | 0 | 952 | 0 | 202 | 335 | 0 | 0 | 43 |  |  | 6
2020-02-12 | A56932 | 1 | 고탄소 | STB2 |  | Al 탈산 | B | 38 | 49 | 53100 | 98.52 | C | C | C |  | 1 | 1 |  | 1520 | 1531 | 7500 |  |  | 7500 | 73.87 | 12 | 101532 | 1542 |  | Y | 58 | 50 | [7 empty] | 박안희 | 2 |  |  | Y |  |  |  | 105.4 | 12-10 | 494.48 | 0 | A |  | 1542 | 3 | 0.23 | 1512 | 0.77 | 56 | 25 | 293 | 4:53 | 25 | 25 | 53 | 0 |  | 0 |  |  | AR | 2020-02-12 21:32 | 2020-02-12 21:48 | 16 | 2020-02-12 21:31 | 17 |  |  |  |  | Y |  |  |  | Y | [5 empty] | 172.35 | 0 | [20 empty] | 1.32 |  |  | 2.83 | 0 | A | [9 empty] | 0 | 16 | 339 | 48 | 0 | 0 | 0 | 601 | 0 | 549 | 0 | 0 | 0 | 34
2020-02-12 | B56884 | 2 | 중탄소 | AE1548M |  | Al 탈산 | B | 10 | 34 | 52000 | 95.58 | C | C |  | C | 1 |  | 1 | 1540 | 1524 | 7500 |  |  | 7500 | 80.89 | 12 | 92724 | 1625 | 361 | Y | 46 | 38 | [7 empty] | 고승만 | 2 |  |  |  |  | Y |  | 99.6 | 12-7 | 242.11 | 0 | A |  | 1621 | 1 | 0.17 | 1558 | 1.51 | 71 | 28 | 281 | 4:41 | 15 | 17 | 0 | 0 | 25 | 0 | 0 |  | N2 | 2020-02-12 21:30 | 2020-02-12 22:02 | 33 | 2020-02-12 21:16 | 47 |  |  |  |  | Y | [8 empty] | 4 | 8.45 | 0 | [20 empty] | 1.11 |  |  | 0.09 | 0.09 | A | [9 empty] | 67 | 0 | 483 | 0 | 0 | 163 | 0 | 602 | 0 | 411 | 0 | 0 | 0 | 44
2020-02-12 | C54412 | 3 | 중탄소 | SCM440HF | 연주종료 | Al 탈산 | T | 30 | 92 | 47900 | 89.87 | C | C | C |  | 1 |  | 1 | 1535 | 1743 | 7100 |  |  | 7100 | 53.85 | 48 | 131856 | 1608 |  | Y | 45 | 43 |  |  |  | 05 |  |  |  |  | 2 |  |  |  |  | Y |  | 108.75 | 12-4 | 283.33 | 0 | A |  | 1605 | 2 | 0.41 | 1565 | 1.05 | 72 | 35 | 282 | 4:42 | 13 | 13 | 0 | 0 |  | 0 | 8 |  | AR | 2020-02-12 21:27 |  | 34 | 2020-02-12 21:19 | 42 |  |  |  |  | Y | [5 empty] | Y |  |  |  | 5.53 | 0 | [23 empty] | 0.71 | 0 | A | [9 empty] | 1380 | 0 | 493 | 0 | 0 | 0 | 0 | 398 | 0 | 200 | 0 | 0 | 0 | 39 |  |  | 5
2020-02-12 | B56885 | 2 | 중탄소 | AE1548M |  | Al 탈산 | B | 33 | 25 | 53300 | 94.68 | C | C |  | A | 1 |  | 1 | 1540 | 1535 | 7900 |  |  | 7900 | 127.8 | 8 | 61816 | 1626 |  | N | 46 | 39 | [7 empty] | 고승만 | 2 |  |  |  |  | Y |  | 102.7 | 13-2 | 210.91 | 0 | A |  | 1608 | 1 | 0.22 | 1547 | 1.58 | 60 | 10 | 225 | 3:45 | 15 | 16 | 0 | 0 |  | 0 | 0 |  | N2 | 2020-02-12 22:34 | 2020-02-12 23:08 | 34 | 2020-02-12 22:17 | 50 |  |  |  |  | Y | [8 empty] | 4.5 | 9.25 | 0 | 대기래들 온도낮아 35톤 내려옴 | [19 empty] | 1.01 |  |  | 0.2 | 0.2 | A | [9 empty] | 111 | 0 | 813 | 0 | 0 | 155 | 0 | 804 | 0 | 413 | 0 | 0 | 0 | 31
2020-02-12 | A56933 | 1 | 고탄소 | STB2 |  | Al 탈산 | B | 35 | 26 | 54100 | 89.02 | C | C | A |  | 1 | 1 |  | 1520 | 1536 | 6300 |  |  | 6300 | 62.05 | 12 | 101532 | 1561 |  | Y | 46 | 41 | [7 empty] | 박안희 | 2 |  |  | Y |  |  |  | 105.9 | 13-6 | 379.77 | 0 | A |  | 1561 | 3 | 0.25 | 1517 | 1.1 | 61 | 26 | 283 | 4:43 | 25 | 26 | 54 | 0 |  | 0 |  |  | AR | 2020-02-12 22:31 | 2020-02-12 22:54 | 23 | 2020-02-12 22:28 | 25 |  |  |  |  | Y |  |  |  | Y | [5 empty] | 199.36 | 0 | [20 empty] | 1.03 |  |  | 0.18 | 0 | A | [9 empty] | 0 | 136 | 288 | 0 | 0 | 0 | 0 | 599 | 0 | 552 | 0 | 0 | 0 | 76
2020-02-12 | C54413 | 3 | 중탄소 | 42CRMO4HK | 연주종료 | Al 탈산 | T | 6 | 32 | 50600 | 100.63 | C | C | A |  | 1 |  | 1 | 1535 | 1520 | 7800 |  |  | 7800 | 118.31 | 24 | 65928 | 1619 |  | Y | 51 | 42 |  |  |  | 05 |  |  |  |  | 2 |  |  | Y |  |  |  | 103.8 | 13-2 | 173.93 | 56.18 | A |  | 1615 | 2 | 0.39 | 1568 | 1.24 | 77 | 35 | 382 | 6:22 | 13 | 13 | 0 | 0 |  | 0 | 12 |  | N2 | 2020-02-12 22:44 |  | 29 | 2020-02-12 22:32 | 41 |  |  |  |  | Y | [5 empty] | N |  |  | 4 | 5.51 | 0 | [23 empty] | 0 | 0 | A | [9 empty] | 1384 | 0 | 632 | 0 | 0 | 0 | 0 | 701 | 0 | 199 | 97 | 0 | 0 | 30
2020-02-12 | B56886 | 2 | 중탄소 | AE1548M |  | Al 탈산 | B | 31 | 38 | 52500 | 92.98 | A | A |  | A | 1 |  | 1 | 1540 | 1534 | 7800 |  |  | 7800 | 72.1 | 14 | 108178 | 1646 |  | Y | 47 | 39 |  |  | B56883 | 05 |  |  |  | 고승만 | 2 |  |  |  |  | Y |  | 107.8 | 13-5 | 309.14 | 0 | A |  | 1623 | 1 | 0.14 | 1566 | 1.53 | 79 | 36 | 230 | 3:50 | 15 | 16 | 0 | 0 |  | 0 | 0 |  | N2 | 2020-02-12 23:36 | 2020-02-12 23:48 | 11 | 2020-02-12 23:23 | 25 |  |  |  |  | Y | [8 empty] | 4.6 | 9.41 | 0 | [20 empty] | 1.16 |  |  | 0.16 | 0.16 | A | [9 empty] | 95 | 0 | 529 | 0 | 0 | 155 | 0 | 601 | 0 | 205 | 0 | 0 | 0 | 19
2020-02-12 | C54414 | 3 | 중탄소 | 42CRMO4HK | 연주종료 | Al 탈산 | T | 11 | 85 | 46200 | 96.97 | A | A | A |  | 1 |  | 1 | 1535 | 1541 | 7000 |  |  | 7000 | 70.78 | 36 | 98892 | 1622 |  | Y | 53 | 37 |  |  | C54411 | 05 |  |  |  | 정종훈 | 2 |  |  | Y |  | Y |  | 101 | 11-9 | 50.73 | 10.75 | A |  | 1621 | 2 | 0.4 | 1567 | 1.8 | 76 | 38 | 349 | 5:49 | 13 | 16 | 0 | 0 |  | 0 | 14 |  | N2 | 2020-02-12 23:53 |  | 31 | 2020-02-12 23:39 | 45 |  |  |  |  | Y | [5 empty] | N |  |  | 4.5 | 5.48 | 0 | [23 empty] | 0.01 | 0 | A | [9 empty] | 1319 | 0 | 275 | 0 | 0 | 0 | 0 | 807 | 0 | 201 | 201 | 0 | 0 | 12 |  |  | 4
2020-02-12 | A56934 | 1 | 고탄소 | STB2 | TUNDISH교체전 | Al 탈산 | B | 29 | 9 | 53800 | 91.27 | A | A | A |  | 1 | 1 |  | 1520 | 1531 | 6800 |  |  | 6800 | 76.32 | 12 | 89095 | 1560 |  | Y | 47 | 45 |  |  | A56931 |  |  |  |  | 정용태 | 3 |  | Y |  |  |  |  | 99.85 | 13-3 | 248.58 | 0 | A |  | 1560 | 3 | 0.25 | 1518 | 0.95 | 62 | 31 | 294 | 4:54 | 25 | 25 | 55 | 0 |  | 0 |  |  | AR | 2020-02-12 23:50 | 2020-02-13 00:01 | 11 | 2020-02-12 23:50 | 11 | [14 empty] | 233.71 | 0 | [20 empty] | 1.35 |  |  | 1.49 | 0 | A | [9 empty] | 0 | 9 | 227 | 0 | 0 | 0 | 0 | 601 | 0 | 596 | 0 | 0 | 0 | 49
2020-02-12 | B56887 | 2 | 중탄소 | AE1548M |  | Al 탈산 | B | 37 | 72 | 48800 | 92.07 | A | A |  | A | 1 |  | 1 | 1540 | 1547 | 7500 |  |  | 7500 | 69.33 | 14 | 108178 | 1627 |  | Y | 46 | 39 |  |  | B56884 | 05 |  |  |  | 임현진 | 2 |  |  |  |  | Y |  | 108.6 | 12-8 | 267.11 | 0 | A |  | 1620 | 1 | 0.17 | 1561 | 1.69 | 74 | 37 | 226 | 3:46 | 15 | 16 | 0 | 0 | 25 | 0 | 0 |  | N2 | 2020-02-13 00:39 | 2020-02-13 00:56 | 17 | 2020-02-13 00:25 | 31 |  |  |  |  | Y | [8 empty] | 4.5 | 8.74 | 0 | [20 empty] | 1.16 |  |  | 0.17 | 0.17 | A | [9 empty] | 105 | 0 | 836 | 0 | 0 | 119 | 0 | 602 | 0 | 207 | 0 | 0 | 0 | 52
2020-02-12 | C54415 | 3 | 중탄소 | 42CRMO4HK | TUNDISH교체전 | Al 탈산 | T | 36 | 76 | 49000 | 100.85 | A | A | A |  | 1 |  | 1 | 1535 | 1562 | 6900 |  |  | 6900 | 67.89 | 37 | 101639 | 1627 |  | Y | 64 | 25 | [15 empty] | 107.55 | 12-6 | 30.26 | 23.41 | A |  | 1613 | 2 | 0.4 | 1563 | 2.08 | 72 | 35 | 377 | 6:17 | 13 | 13 | 0 | 0 |  | 0 | 13 |  | N2 | 2020-02-13 01:04 |  | 30 | 2020-02-13 00:50 | 43 |  |  |  |  | Y | [5 empty] | N |  |  | 4 | 3.58 | 3.63 | [23 empty] | 0 | 0 | A |  |  | 8.017 | 30.236 | 50.311 | 0.31 | 6.275 | 1.663 | 1444.3 | 1753 | 0 | 483 | 0 | 0 | 0 | 0 | 894 | 0 | 300 | 0 | 0 | 0 | 47 |  |  | 5
2020-02-12 | A56935 | 1 | 저탄소 | SCR423PRH | TUNDISH교체 | Al 탈산 | B | 20 | 23 | 52500 | 80.47 | A | A | A |  | 1 | 1 |  | 1530 | 1566 | 6900 |  |  | 6900 | 81.55 | 10 | 84610 | 1647 |  | Y | 44 | 40 |  |  | A56932 |  |  |  |  | 정용태 | 2 |  | Y |  |  |  |  | 99.2 | 12-9 | 0 | 395.55 | A |  | 1647 | 3 | 0.25 | 1603 | 1.19 | 100 | 40 | 289 | 4:49 | 16 | 21 | 56 | 0 |  | 0 |  |  | N2 | 2020-02-13 00:47 | 2020-02-13 01:24 | 36 | 2020-02-13 00:47 | 36 |  |  |  |  | Y |  |  |  | Y | [5 empty] | 0 | 15.73 | [19 empty] | 2.4 |  |  |  | 2.55 | 0 | A | [9 empty] | 1194 | 33 | 0 | 45 | 0 | 0 | 0 | 297 | 0 | 300 | 0 | 0 | 0 | 25 |  |  |  |  | 1
2020-02-12 | B56888 | 2 | 중탄소 | AE1548M |  | Al 탈산 | B | 10 | 35 | 51150 | 92.1 | A | A |  | A | 1 |  | 1 | 1540 | 1524 | 7000 |  |  | 7000 | 64.71 | 14 | 108178 | 1637 |  | Y | 46 | 35 | 온도저하 35톤 잔강합탕 |  | B56885 | 30 |  |  |  | 임현진 | 2 |  |  |  |  | Y |  | 109.45 | 13-7 | 219.61 | 0 | A |  | 1622 | 1 | 0.16 | 1576 | 1.39 | 89 | 38 | 211 | 3:31 | 15 | 16 | 0 | 0 |  | 0 | 0 |  | N2 | 2020-02-13 01:37 | 2020-02-13 02:08 | 30 | 2020-02-13 01:24 | 44 |  |  |  |  | Y | [8 empty] | 3 | 8.47 | 0 | [20 empty] | 1.36 |  |  | 0.17 | 0.17 | A | [9 empty] | 62 | 0 | 636 | 0 | 0 | 130 | 0 | 604 | 0 | 210 | 0 | 0 | 0 | 33
2020-02-12 | A56936 | 1 | 저탄소 | SCR423PRH |  | Al 탈산 | B | 38 | 50 | 51400 | 83.32 | A | A | A |  | 1 | 1 |  | 1530 | 1574 | 6200 |  |  | 6200 | 61.06 | 12 | 101532 | 1608 |  | Y | 41 | 38 |  |  | A56933 |  |  |  |  | 정용태 | 2 |  | Y |  |  |  |  | 108.1 | 13-2 | 0 | 280.35 | A |  | 1608 | 3 | 0.27 | 1579 | 0.69 | 76 | 40 | 279 | 4:39 | 16 | 17 | 57 | 0 |  | 0 |  |  | N2 | 2020-02-13 01:57 | 2020-02-13 02:22 | 24 | 2020-02-13 01:57 | 25 | [8 empty] | Y | [5 empty] | 120.83 | 154.65 | [23 empty] | 3.87 | 0 | A | [9 empty] | 1218 | 210 | 0 | 0 | 0 | 0 | 0 | 296 | 0 | 298 | 0 | 0 | 0 | 4
2020-02-12 | C54416 | 3 | 중탄소 | AE1548M | TUNDISH교체전 | Al 탈산 | B | 30 | 93 | 47400 | 102.97 | A | A | A |  | 1 |  | 1 | 1535 | 1549 | 6900 |  |  | 6900 | 82.75 | 12 | 83384 | 1642 |  | Y | 51 | 35 |  |  | C54413 | 05 |  |  |  | 정종훈 | 2 |  |  | Y |  | Y |  | 106.85 | 12-2 | 259.7 | 0 | A |  | 1627 | 2 | 0.39 | 1564 | 2.03 | 77 | 32 | 329 | 5:29 | 15 | 15 | 0 | 0 |  | 0 | 21 |  | N2 | 2020-02-13 02:22 | 2020-02-13 03:18 | 56 | 2020-02-13 02:01 | 77 |  |  |  |  | Y | [5 empty] | N |  |  | 5 | 17.12 | 0 | [20 empty] | 0.75 |  |  | 0 | 0 | A |  |  | 8.797 | 31.25 | 48.487 | 0.298 | 5.511 | 1.551 | 1471.53 | 0 | 0 | 930 | 15 | 0 | 0 | 0 | 595 | 0 | 298 | 200 | 0 | 0 | 30 |  |  | 3
2020-02-12 | B56889 | 2 | 저탄소 | SCR423PRH |  | Al 탈산 | B | 33 | 26 | 55850 | 105.78 | A | A |  | A | 1 |  | 1 | 1540 | 1524 | 9200 |  |  | 9200 | 90.61 | 12 | 101532 | 1647 |  | Y | 57 | 44 |  |  | A56933 | 07 |  |  |  | 임현진 | 2 |  |  |  |  | Y |  | 107.95 | 13-8 | 0.07 | 166.06 | A |  | 1637 | 1 | 0.16 | 1568 | 1.32 | 65 | 35 | 352 | 5:52 | 16 | 17 | 0 | 0 |  | 0 | 0 |  | N2 | 2020-02-13 02:57 | 2020-02-13 03:23 | 26 | 2020-02-13 02:46 | 37 |  |  |  |  | Y | [8 empty] | 3.5 | 0 | 13.98 | [23 empty] | 0.28 | 0.28 | A | [9 empty] | 200 | 1143 | 42 | 454 | 0 | 0 | 0 | 1087 | 0 | 372 | 0 | 0 | 0 | 5 |  |  | 7
2020-02-12 | C54417 | 3 | 중탄소 | SM48CM1 | TUNDISH교체 | Al 탈산 | B | 6 | 33 | 50900 | 112.3 | A | A | A |  | 1 |  | 1 | 1530 | 1554 | 6900 |  |  | 6900 | 73.11 | 11 | 94380 | 1653 |  | Y | 42 | 38 |  |  | C54414 | 05 |  |  |  | 도주용 | 2 |  | Y |  |  | Y |  | 102.5 | 12-10 | 177.75 | 0 | A |  | 1634 | 2 | 0.37 | 1576 | 1.07 | 89 | 31 | 326 | 5:26 | 18 | 20 | 0 | 0 |  | 0 | 16 |  | N2 | 2020-02-13 03:53 | 2020-02-13 04:48 | 54 | 2020-02-13 03:37 | 71 |  |  |  |  | Y | [5 empty] | N |  |  | 5.3 | 8.83 | 0 | [19 empty] | 2.33 |  |  |  | 0 | 0 | A | [9 empty] | 26 | 0 | 374 | 25 | 0 | 0 | 0 | 703 | 0 | 302 | 0 | 0 | 0 | 34 |  |  | 9 |  | 1
2020-02-12 | A56937 | 1 | 중탄소 | BP-AE10B35M | 연주시작 | Si 탈산 | T | 35 | 27 | 54800 | 84.87 | A | A | A |  | 1 | 1 |  | 1530 | 1566 | 6900 |  |  | 6900 | 69.77 | 36 | 98892 | 1615 |  | Y | 49 | 46 | A56934잔강 B56889히트에 처리함. | [6 empty] | 정용태 | 3 |  |  |  |  | Y |  | 106.6 | 13-6 | 323.54 | 0 | A |  | 1615 | 3 | 0.29 | 1594 | 0.6 | 97 | 37 | 283 | 4:43 | 13 | 17 | 58 | 0 |  | 0 |  |  | AR | 2020-02-13 03:28 |  | 50 | 2020-02-13 03:27 | 51 |  |  |  |  | Y |  |  |  | Y | [5 empty] | 193.44 | 0 | [23 empty] | 7.62 | 0 | A |  |  | 10.909 | 25.317 | 50.921 | 0.389 | 4.667 | 2.011 | 1522.05 | 0 | 0 | 1287 | 0 | 0 | 0 | 0 | 296 | 0 | 297 | 0 | 0 | 0 | 85 |  |  |  |  | 1
2020-02-12 | B56890 | 2 | 저탄소 | SCR423PRH |  | Al 탈산 | B | 31 | 39 | 52000 | 100.63 | A | A |  | A | 1 |  | 1 | 1540 | 1537 | 7800 |  |  | 7800 | 76.82 | 12 | 101532 | 1635 |  | Y | 47 | 38 |  |  | A56934 | 07 |  |  |  | 임현진 | 2 |  |  |  |  | Y |  | 116.4 | 14-3 | 0 | 295 | A |  | 1616 | 1 | 0.2 | 1566 | 1.08 | 63 | 28 | 268 | 4:28 | 16 | 17 | 0 | 0 | 70 | 0 | 0 |  | N2 | 2020-02-13 04:06 | 2020-02-13 04:23 | 17 | 2020-02-13 03:52 | 32 |  |  |  |  | Y | [8 empty] | 3 | 0 | 22.36 | [23 empty] | 0.12 | 0.12 | A | [9 empty] | 462 | 986 | 62 | 0 | 0 | 0 | 0 | 548 | 0 | 200 | 0 | 0 | 0 | 5 |  |  | 7
2020-02-12 | A56938 | 1 | 중탄소 | BP-AE10B35M | 연주종료 | Si 탈산 | T | 29 | 10 | 53900 | 88.33 | A | A | A |  | 1 | 1 |  | 1530 | 1570 | 5300 |  |  | 5300 | 58.47 | 33 | 90651 | 1624 |  | Y | 42 | 35 | [7 empty] | 정용태 | 3 |  | N |  |  | Y |  | 98.45 | 13-1 | 190.62 | 0 | A |  | 1624 | 3 | 0.26 | 1571 | 1.18 | 74 | 53 | 248 | 4:08 | 13 | 15 | 59 | 0 |  | 0 |  |  | AR | 2020-02-13 04:35 |  | 52 | 2020-02-13 04:33 | 54 |  |  |  |  | Y |  |  |  | Y | [5 empty] | 236.1 | 0 | [23 empty] | 8.86 | 0 | A |  |  | 10.425 | 25.497 | 50.58 | 0.254 | 4.851 | 1.983 | 1499.98 | 0 | 0 | 1186 | 19 | 0 | 0 | 0 | 297 | 0 | 299 | 0 | 0 | 0 | 45
2020-02-12 | C54418 | 3 | 중탄소 | SM48CM1 |  | Al 탈산 | B | 11 | 86 | 46100 | 131.23 | A | A | A |  | 1 |  | 1 | 1530 | 1554 | 7500 |  |  | 7500 | 79.47 | 11 | 94380 | 1664 |  | Y | 52 | 40 |  |  | C54415 | 05 |  |  |  | 정종훈 | 2 |  |  | Y |  | Y |  | 97.5 | 11-5 | 271.06 | 0 | A |  | 1638 | 2 | 0.39 | 1554 | 1.79 | 67 | 32 | 323 | 5:23 | 18 | 18 | 0 | 0 |  | 0 |  |  | N2 | 2020-02-13 05:19 | 2020-02-13 05:49 | 29 | 2020-02-13 04:47 | 61 |  |  |  |  | Y | [5 empty] | N |  |  | 5 | 11.18 | 0 | [20 empty] | 1.3 |  |  | 0 | 0 | A | [9 empty] | 63 | 0 | 497 | 0 | 0 | 0 | 0 | 701 | 0 | 300 | 100 | 0 | 0 | 22 |  |  | 7
2020-02-12 | B56891 | 2 | 저탄소 | SCR423PRH |  | Al 탈산 | B | 19 | 24 | 51850 | 103.72 | A | A |  | A | 1 |  | 1 | 1540 | 1554 | 8400 |  |  | 8400 | 82.73 | 12 | 101532 | 1625 |  | Y | 50 | 44 |  |  | A56935 | 07 |  |  |  | 임현진 | 2 |  |  |  |  | Y |  | 110.05 | 14-1 | 0 | 281.15 | A |  | 1632 | 1 | 0.17 | 1575 | 1.54 | 72 | 19 | 250 | 4:10 | 16 | 18 | 0 | 0 |  | 0 | 0 |  | N2 | 2020-02-13 05:14 | 2020-02-13 05:26 | 12 | 2020-02-13 04:57 | 29 |  |  |  |  | Y | [8 empty] | 3 | 0 | 10.27 | 대기래들 | [22 empty] | 0.22 | 0.22 | A | [9 empty] | 244 | 1027 | 58 | 0 | 0 | 0 | 0 | 547 | 0 | 206 | 0 | 0 | 0 | 14 |  |  | 7
2020-02-12 | A56939 | 1 | 중탄소 | BP-AE10B35M | 연주종료 | Si 탈산 | T | 20 | 24 | 52700 | 83.22 | A | A | A |  | 1 | 1 |  | 1530 | 1547 | 6600 |  |  | 6600 | 72.81 | 33 | 90651 | 1620 |  | Y | 45 | 41 | [7 empty] | 정용태 | 2 | [6 empty] | 96.95 | 12-6 | 308.89 | 0 | A |  | 1629 | 3 | 0.25 | 1595 | 0.92 | 98 | 42 | 274 | 4:34 | 13 | 15 | 60 | 0 |  | 0 |  |  | AR | 2020-02-13 05:33 |  | 55 | 2020-02-13 05:31 | 57 | [8 empty] | Y | [5 empty] | 204.42 | 0 | [23 empty] | 14.45 | 0 | A | [9 empty] | 0 | 0 | 1152 | 20 | 0 | 0 | 0 | 595 | 0 | 694 | 198 | 0 | 0 | 11 |  |  | 12
2020-02-12 | C54419 | 3 | 중탄소 | SM48CM1 |  | Al 탈산 | B | 36 | 77 | 48650 | 129.23 | A | A | B |  | 1 |  | 1 | 1530 | 1524 | 8100 |  |  | 8100 | 85.82 | 11 | 94380 | 1629 |  | Y | 58 | 47 | [7 empty] | 도주용 | 2 |  |  |  |  | Y | 4 | 101.95 | 12-1 | 337.91 | 0 | A |  | 1615 | 2 | 0.4 | 1561 | 0.98 | 74 | 33 | 663 | 11:03 | 18 | 18 | 0 | 0 |  | 0 | 10 |  | N2 | 2020-02-13 06:32 | 2020-02-13 06:54 | 22 | 2020-02-13 06:16 | 38 |  |  |  |  | Y | [5 empty] | N |  |  |  | 10.2 | 0 | [20 empty] | 1.15 |  |  | 0.07 | 0 | A | [9 empty] | 156 | 0 | 227 | 0 | 0 | 0 | 0 | 700 | 0 | 301 | 101 | 0 | 0 | 54 |  |  | 5
2020-02-12 | B56892 | 2 | 저탄소 | SCR423PRH |  | Al 탈산 | B | 10 | 36 | 50400 | 104.07 | A | A |  | B | 1 |  | 1 | 1540 | 1535 | 7400 |  |  | 7400 | 72.88 | 12 | 101532 | 1637 |  | Y | 47 | 38 |  |  | B56889 | 05 |  |  |  | 임현진 | 2 |  |  |  |  | Y |  | 110.7 | 13-8 | 0 | 308.44 | A |  | 1625 | 1 | 0.19 | 1571 | 1.11 | 68 | 32 | 266 | 4:26 | 16 | 17 | 0 | 0 |  | 0 | 0 |  | N2 | 2020-02-13 06:21 | 2020-02-13 06:33 | 12 | 2020-02-13 06:07 | 26 |  |  |  |  | Y | [8 empty] | 3.3 | 0 | 25.8 | [23 empty] | 0.05 | 0.05 | B | [9 empty] | 901 | 480 | 30 | 10 | 0 | 0 | 0 | 550 | 0 | 203 | 0 | 0 | 0 | 22 |  |  | 5
2020-02-12 | A56940 | 1 | 중탄소 | BP-AE10B35M | 연주종료 | Si 탈산 | T | 38 | 51 | 52000 | 108.38 | A | B | B |  | 1 | 1 |  | 1530 | 1564 | 6700 |  |  | 6700 | 67.75 | 36 | 98892 | 1636 |  | Y | 55 | 41 | [7 empty] | 정용태 | 2 |  |  |  |  | Y |  | 108.15 | 13-2 | 281.95 | 0 | A |  | 1609 | 3 | 0.28 | 1573 | 0.69 | 76 | 40 | 246 | 4:06 | 13 | 18 | 61 | 0 |  | 0 |  |  | AR | 2020-02-13 07:02 |  | 28 | 2020-02-13 07:00 | 30 |  |  |  |  | Y |  |  |  | Y | [5 empty] | 290.23 | 0 | [23 empty] | 3.96 | 0 | A | [9 empty] | 0 | 0 | 1044 | 0 | 0 | 0 | 0 | 300 | 0 | 298 | 0 | 0 | 0 | 5 |  |  | 7
2020-02-12 | B56893 | 2 | 저탄소 | SCR423PRH |  | Al 탈산 | B | 33 | 27 | 52400 | 88.27 | A | B |  | B | 1 |  | 1 | 1540 | 1525 | 6800 |  |  | 6800 | 80.37 | 10 | 84610 | 1635 |  | Y | 42 | 32 |  |  | B56890 | 05 |  |  |  | 임승우 | 2 |  |  |  |  | Y |  | 102.3 | 13-1 | 0.07 | 185.62 | A |  | 1621 | 1 | 0.17 | 1565 | 1.25 | 62 | 28 | 233 | 3:53 | 16 | 17 | 0 | 0 |  | 0 | 0 |  | N2 | 2020-02-13 07:11 | 2020-02-13 07:34 | 23 | 2020-02-13 07:02 | 32 |  |  |  |  | Y | [8 empty] | 4 | 0 | 24.25 | [23 empty] | 0.19 | 0.19 | A | [9 empty] | 113 | 1073 | 265 | 10 | 0 | 0 | 0 | 546 | 0 | 204 | 0 | 0 | 0 | 26 |  |  | 5
2020-02-12 | C54420 | 3 | 중탄소 | SM48CM1 |  | Al 탈산 | B | 37 | 73 | 49350 | 105.18 | A | B | B |  | 1 |  | 1 | 1530 | 1562 | 7000 |  |  | 7000 | 74.17 | 11 | 94380 | 1627 |  | Y | 55 | 42 |  |  | C54417 | 05 |  |  |  | 도주용 | 3 |  |  | Y |  | Y |  | 104.5 | 12-4 | 339.64 | 0 | A |  | 1619 | 2 | 0.41 | 1554 | 1.71 | 67 | 24 | 383 | 6:23 | 18 | 22 | 0 | 0 |  | 0 | 10 |  | N2 | 2020-02-13 07:30 | 2020-02-13 07:58 | 27 | 2020-02-13 07:18 | 40 |  |  |  |  | Y | [5 empty] | N |  |  |  | 12.76 | 0 | [20 empty] | 0.68 |  |  | 0.07 | 0 | A | [9 empty] | 482 | 0 | 87 | 0 | 0 | 0 | 0 | 748 | 0 | 299 | 100 | 0 | 0 | 30 |  |  | 5
2020-02-13 | A56941 | 1 | 저탄소 | SCR423PRH |  | Al 탈산 | B | 35 | 28 | 53100 | 97.88 | B | B | B |  | 1 | 1 |  | 1530 | 1576 | 5400 |  |  | 5400 | 53.19 | 12 | 101532 | 1632 |  | Y | 42 | 29 | [7 empty] | 이호남 | 2 |  |  | Y |  |  |  | 101.75 | 13-1 | 0 | 207 | A |  | 1616 | 3 | 0.27 | 1583 | 0.6 | 80 | 43 | 274 | 4:34 | 16 | 17 | 62 | 0 |  | 0 |  |  | N2 | 2020-02-13 08:04 | 2020-02-13 08:30 | 26 | 2020-02-13 08:03 | 27 |  |  |  |  | Y |  |  |  | Y | [5 empty] | 191.61 | 158.17 | [23 empty] | 65.43 | 0 | A | [9 empty] | 1047 | 351 | 0 | 23 | 0 | 0 | 0 | 296 | 0 | 309 | 0 | 0 | 0 | 4
2020-02-13 | B56894 | 2 | 중탄소 | SM48CM1 |  | Al 탈산 | B | 31 | 40 | 51700 | 102.78 | B | B |  | B | 1 |  | 1 | 1530 | 1556 | 7300 |  |  | 7300 | 77.35 | 11 | 94380 | 1625 |  | Y | 58 | 38 |  |  | C54418 | 04 |  |  |  | 임승우 | 2 |  |  |  |  | Y |  | 99.3 | 12-5 | 255.1 | 4.24 | A |  | 1615 | 1 | 0.3 | 1559 | 1.21 | 72 | 30 | 237 | 3:57 | 18 | 19 | 0 | 0 |  | 0 | 0 |  | N2 | 2020-02-13 08:28 | 2020-02-13 09:04 | 37 | 2020-02-13 08:17 | 47 |  |  |  |  | Y | [8 empty] | 4 | 12.07 | 0 | [20 empty] | 1.02 |  |  | 0.04 | 0.04 | A | [9 empty] | 92 | 0 | 25 | 10 | 0 | 148 | 0 | 1507 | 0 | 813 | 0 | 0 | 0 | 10 |  |  | 5
2020-02-13 | C54421 | 3 | 중탄소 | AE10B35M | 연주종료 | Si 탈산 | T | 6 | 34 | 50350 | 103.38 | B | B | B |  | 1 |  | 1 | 1535 | 1515 | 8200 |  |  | 8200 | 86.71 | 35 | 94570 | 1621 |  | Y | 53 | 40 | 출강온도 및 빌렛 쫓김으로 고탭작업 |  | A56938 | 07 |  |  |  | 박재승 | 3 |  | N | Y |  | N |  | 106.35 | 13-4 | 276.51 | 0 | A |  | 1609 | 2 | 0.39 | 1561 | 1.33 | 64 | 35 | 331 | 5:31 | 13 | 13 | 0 | 0 |  | 0 | 10 |  | AR | 2020-02-13 08:41 |  | 7 | 2020-02-13 08:26 | 22 |  |  |  |  | Y | [5 empty] | N |  |  |  | 11.46 | 0 | [23 empty] | 0.07 | 0 | A |  |  | 19.959 | 12.138 | 57.715 | 0.342 | 2.891 | 4.754 | 1837.05 | 0 | 0 | 785 | 0 | 0 | 0 | 0 | 1008 | 0 | 0 | 0 | 0 | 0 | 28 |  |  | 5
2020-02-13 | A56942 | 1 | 저탄소 | SCR423PRH |  | Al 탈산 | B | 29 | 11 | 54500 | 89.28 | B | B | B |  | 1 | 1 |  | 1530 | 1544 | 6800 |  |  | 6800 | 66.97 | 12 | 101532 | 1604 |  | Y | 46 | 37 | [7 empty] | 이호남 | 2 |  |  | Y |  |  |  | 101.8 | 13-5 | 0 | 247.85 | A |  | 1604 | 3 | 0.27 | 1568 | 0.88 | 65 | 31 | 265 | 4:25 | 16 | 19 | 63 | 0 |  | 0 |  |  | N2 | 2020-02-13 09:03 | 2020-02-13 09:31 | 28 | 2020-02-13 09:02 | 30 | [8 empty] | Y | [5 empty] | 105.11 | 173.35 | [23 empty] | 66.55 | 0 | A | [9 empty] | 899 | 440 | 0 | 10 | 0 | 0 | 0 | 494 | 0 | 325 | 0 | 0 | 0 | 5
2020-02-13 | B56895 | 2 | 중탄소 | SM48CM1 |  | Al 탈산 | B | 19 | 25 | 51200 | 116.13 | B | B |  | B | 1 |  | 1 | 1530 | 1547 | 7300 |  |  | 7300 | 70.15 | 13 | 104070 | 1626 |  | Y | 59 | 51 |  |  | C54419 | 05 |  |  |  | 임승우 | 2 |  |  |  |  | Y |  | 102.1 | 13-2 | 311.67 | 0 | A |  | 1613 | 1 | 0.17 | 1545 | 1.39 | 58 | 26 | 231 | 3:51 | 18 | 19 | 0 | 0 | 40 | 0 | 0 |  | N2 | 2020-02-13 09:51 | 2020-02-13 10:07 | 17 | 2020-02-13 09:31 | 36 |  |  |  |  | Y | [8 empty] | 4 | 13.63 | 0 | [20 empty] | 0.92 |  |  | 0.21 | 0.21 | A | [9 empty] | 94 | 0 | 33 | 15 | 0 | 199 | 0 | 515 | 0 | 0 | 0 | 0 | 0 | 14 |  |  | 5
2020-02-13 | C54422 | 3 | 중탄소 | AE10B35M | TUNDISH교체전 | Si 탈산 | T | 11 | 87 | 46250 | 98.87 | B | B | B |  | 1 |  | 1 | 1535 | 1527 | 6800 |  |  | 6800 | 69.91 | 36 | 97272 | 1625 |  | Y | 60 | 38 |  |  | A56939 | 07 |  |  |  | 박재승 | 3 |  |  | Y |  | Y |  | 104.6 | 12-2 | 356.25 | 0 | A |  | 1613 | 2 | 0.4 | 1562 | 2.13 | 65 | 35 | 419 | 6:59 | 13 | 13 | 0 | 0 |  | 0 | 10 |  | AR | 2020-02-13 09:45 |  | 6 | 2020-02-13 09:30 | 21 |  |  |  |  | Y | [5 empty] | N |  |  |  | 12.44 | 0 | [23 empty] | 0.07 | 0 | A |  |  | 18.676 | 17.438 | 52.078 | 0.347 | 2.788 | 2.986 | 1757.49 | 0 | 0 | 462 | 0 | 0 | 0 | 0 | 398 | 0 | 0 | 0 | 0 | 0 | 6 |  |  | 5
2020-02-13 | A56943 | 1 | 저탄소 | SCR423PRH | 잔강최소화전 | Al 탈산 | B | 20 | 25 | 52000 | 79.02 | B | B | B |  | 1 | 1 |  | 1530 | 1550 | 6100 |  |  | 6100 | 59.59 | 13 | 102364 | 1609 |  | Y | 49 | 34 | [7 empty] | 이호남 | 2 |  |  | Y |  |  |  | 103.85 | 13-4 | 0.02 | 231.33 | A |  | 1609 | 3 | 0.26 | 1579 | 1.03 | 76 | 35 | 270 | 4:30 | 16 | 17 | 64 | 0 |  | 0 |  |  | N2 | 2020-02-13 10:03 | 2020-02-13 10:35 | 32 | 2020-02-13 10:02 | 33 |  |  |  |  | Y |  |  |  | Y | [5 empty] | 45.66 | 155.5 | [23 empty] | 67.7 | 0 | A | [9 empty] | 1515 | 46 | 0 | 50 | 0 | 0 | 0 | 297 | 0 | 309 | 0 | 0 | 0 | 9
2020-02-13 | C54423 | 3 | 중탄소 | SM45CI |  | Al 탈산 | I | 36 | 78 | 48750 | 125.8 | B | B | B |  | 1 |  | 1 | 1560 | 1519 | 9100 |  |  | 9100 | 89.57 | 8 | 101600 | 1649 |  | INGOT | 56 | 41 | 조괴물량 부족으로 C54421번 10톤합탕 |  | A56940 | 07 |  |  |  | 박재승 |  |  | Y |  |  | Y |  | 104.75 | 12-3 | 222.88 | 0 | A |  | 1651 | 2 | 0.4 | 1578 | 1.35 | 85 |  | 454 | 7:34 | 20 | 23 | 0 | 0 |  | 0 | 15 |  | AR | 2020-02-13 11:24 |  | 28 | 2020-02-13 11:07 | [5 empty] | Y | [5 empty] | N |  |  |  | 9.3 | 0 | [18 empty] | 1 |  |  |  |  | 0.07 | 0 | A | [9 empty] | 0 | 0 | 107 | 0 | 0 | 0 | 0 | 0 | 0 | 0 | 0 | 0 | 0 | 0
2020-02-13 | B56896 | 2 | 중탄소 | SM48CM1 |  | Al 탈산 | B | 10 | 37 | 50800 | 94.5 | B | B |  | B | 1 |  | 1 | 1530 | 1514 | 7500 |  |  | 7500 | 85.21 | 12 | 88020 | 1605 |  | N | 50 | 41 |  |  | C54420 |  |  |  |  | 임승우 | 2 |  |  |  |  | Y |  | 103.7 | 13-1 | 263.34 | 0 | A |  | 1605 | 1 | 0.13 | 1550 | 1.33 | 63 | 28 | 218 | 3:38 | 18 | 20 | 0 | 0 |  | 0 | 0 |  | N2 | 2020-02-13 10:54 | 2020-02-13 11:15 | 21 | 2020-02-13 10:45 | 30 |  |  |  |  | Y | [8 empty] | 3.8 | 10.71 | 0 | [20 empty] | 0.8 |  |  | 0.03 | 0.03 | A | [9 empty] | 140 | 0 | 41 | 10 | 0 | 168 | 0 | 598 | 0 | 0 | 0 | 0 | 0 | 16 |  |  | 5
2020-02-13 | A56944 | 1 | 중탄소 | SACM1 | 잔강최소화 | Al 탈산 | B | 38 | 52 | 51500 | 92.57 | B | B | B |  | 1 | 1 |  | 1530 | 1559 | 6400 |  |  | 6400 | 64.46 | 12 | 99279 | 1632 |  | Y | 47 | 36 | [7 empty] | 이호남 | 2 |  |  |  |  | Y |  | 101.05 | 12-5 | 254.05 | 0 | A |  | 1627 | 3 | 0.25 | 1587 | 0.89 | 96 | 38 | 265 | 4:25 | 20 | 22 | 65 | 0 |  | 0 |  |  | AR | 2020-02-13 11:24 | 2020-02-13 11:38 | 14 | 2020-02-13 11:23 | 15 |  |  |  |  | Y |  |  |  | Y | [5 empty] | 237.93 | 0 | [23 empty] | 73.89 | 0 | A | [9 empty] | 2380 | 0 | 165 | 0 | 0 | 0 | 0 | 298 | 0 | 297 | 0 | 0 | 0 | 43
2020-02-13 | B56897 | 2 | 중탄소 | SM48CM1 | TUNDISH교체전 | Al 탈산 | B | 33 | 28 | 52700 | 88.03 | B | B |  | B | 1 |  | 1 | 1530 | 1555 | 5700 |  |  | 5700 | 64.76 | 12 | 88020 | 1614 |  | Y | 40 | 33 |  |  | C54420 | 05 |  |  |  | 임승우 | 2 |  |  |  |  | Y |  | 100.5 | 12-9 | 214.41 | 0 | A |  | 1607 | 1 | 0.13 | 1552 | 1.32 | 65 | 28 | 292 | 4:52 | 18 | 19 | 0 | 0 |  | 0 | 0 |  | N2 | 2020-02-13 11:57 | 2020-02-13 12:21 | 24 | 2020-02-13 11:45 | 35 |  |  |  |  | Y | [8 empty] | 4 | 17.02 | 0 | [20 empty] | 0.98 |  |  | 0.05 | 0.05 | A | [9 empty] | 66 | 0 | 0 | 0 | 0 | 182 | 0 | 600 | 0 | 0 | 0 | 0 | 0 | 14 |  |  | 5
2020-02-13 | C54424 | 3 | 중탄소 | AE4330VM |  | Al 탈산 | I | 6 | 35 | 50200 | 154.93 | B | B | B |  | 1 |  | 1 | 1560 | 1572 | 11400 |  |  | 11400 | 122.19 | 6 | 93300 | 1671 | 366 | INGOT | 67 | 57 | [7 empty] | 박재승 | [5 empty] | Y |  | 104.85 | 13-2 | 369.87 | 0 | A |  | 1664 | 2 | 0.41 | 1567 | 1.76 | 73 |  | 368 | 6:08 | 20 | 24 | 0 | 0 |  | 0 |  |  | AR | 2020-02-13 13:10 |  | 24 | 2020-02-13 12:37 | [15 empty] | 11.06 | 0 | [18 empty] | 1 |  |  |  |  | 0.07 | 0 | B | [9 empty] | 1088 | 580 | 67 | 739 | 0 | 0 | 0 | 1989 | 0 | 0 | 0 | 0 | 0 | 0 |  |  | 9
2020-02-13 | A56945 | 1 | 중탄소 | SACM1 |  | Al 탈산 | B | 32 | 1 | 54200 | 98.3 | B | B | B |  | 1 | 1 |  | 1530 | 1571 | 6800 |  |  | 6800 | 69.77 | 12 | 97464 | 1605 |  | Y | 58 | 44 | [7 empty] | 이호남 | 2 |  |  |  |  | Y |  | 95.3 | 12-10 | 277.84 | 0 | A |  | 1619 | 3 | 0.24 | 1575 | 1.1 | 84 | 38 | 252 | 4:12 | 20 | 21 | 66 | 0 |  | 0 |  |  | AR | 2020-02-13 12:38 | 2020-02-13 13:03 | 25 | 2020-02-13 12:37 | 26 |  |  |  |  | Y |  |  |  | Y | [5 empty] | 214.23 | 0 | [23 empty] | 78.28 | 0 | B | [9 empty] | 2336 | 0 | 412 | 0 | 0 | 0 | 0 | 595 | 0 | 298 | 0 | 0 | 0 | 29
2020-02-13 | B56898 | 2 | 중탄소 | SMN438S | TUNDISH교체 | Al 탈산 | B | 35 | 29 | 52400 | 110.77 | B | B |  | B | 1 |  | 1 | 1540 | 1534 | 9100 |  |  | 9100 | 98.7 | 11 | 92195 | 1665 |  | Y | 52 | 42 | C54421 잔강 3톤 처리 |  | B56895 | 05 |  |  |  | 임승우 | 2 |  |  |  |  | Y |  | 107.6 | 13-7 | 0.03 | 208.8 | A |  | 1668 | 1 | 0.15 | 1575 | 1.7 | 83 | 37 | 288 | 4:48 | 15 | 21 | 0 | 0 |  | 0 | 0 |  | N2 | 2020-02-13 13:22 | 2020-02-13 13:50 | 29 | 2020-02-13 13:02 | 48 | [14 empty] | 0 | 17.26 | [19 empty] | 1.91 |  |  |  | 0.32 | 0.32 | A | [9 empty] | 0 | 0 | 346 | 40 | 0 | 0 | 0 | 550 | 0 | 0 | 0 | 0 | 0 | 10 |  |  | 7 |  | 1
2020-02-13 | C54425 | 3 | 중탄소 | DCK45M2 | 연주시작 | Si 탈산 | T | 37 | 74 | 49400 | 121.17 | B | B | C |  | 1 |  | 1 | 1535 | 1547 | 8890 |  |  | 8890 | 99.44 | 33 | 89397 | 1650 |  | Y | 71 | 46 |  |  | C54423 | 03 |  |  |  | 박재승 | 3 |  |  | Y |  | Y |  | 99.45 | 11-9 | 330.76 | 0 | A |  | 1632 | 2 | 0.42 | 1581 | 1.24 | 90 | 81 | 367 | 6:07 | 15 | 15 | 0 | 0 |  | 0 | 10 |  | AR | 2020-02-13 14:01 |  | 22 | 2020-02-13 13:51 | 32 |  |  |  |  | Y | [5 empty] | N |  |  |  | 5.2 | 0 | [23 empty] | 0 | 0 | A | [9 empty] | 87 | 16 | 828 | 16 | 0 | 0 | 0 | 398 | 0 | 0 | 0 | 0 | 0 | 0 |  |  | 9 |  | 1
2020-02-13 | A56946 | 1 | 중탄소 | SACM1 | TUNDISH교체전 | Al 탈산 | B | 29 | 12 | 53300 | 79.57 | B | B | B |  | 1 | 1 |  | 1530 | 1560 | 5600 |  |  | 5600 | 64.14 | 12 | 87305 | 1617 |  | Y | 41 | 29 | [7 empty] | 이호남 | 2 |  |  |  |  | Y |  | 98.6 | 13-1 | 222.58 | 0 | A |  | 1612 | 3 | 0.23 | 1578 | 0.92 | 87 | 37 | 253 | 4:13 | 20 | 20 | 67 | 0 |  | 0 |  |  | AR | 2020-02-13 13:35 | 2020-02-13 14:14 | 39 | 2020-02-13 13:34 | 40 |  |  |  |  | Y |  |  |  | Y | [5 empty] | 195.37 | 0 | [23 empty] | 79.87 | 0 | A | [9 empty] | 2271 | 35 | 133 | 22 | 0 | 0 | 0 | 595 | 0 | 298 | 0 | 0 | 0 | 54
2020-02-13 | B56899 | 2 | 중탄소 | SMN438S |  | Al 탈산 | B | 19 | 26 | 51400 | 109.42 | B | B |  | C | 1 |  | 1 | 1540 | 1547 | 7800 |  |  | 7800 | 79.83 | 12 | 97706 | 1645 | 721 | Y | 51 | 40 |  |  | B56896 | 05 |  |  |  | 임승우 | 2 |  |  |  |  | Y |  | 105.2 | 13-5 | 0 | 278.64 | A |  | 1650 | 1 | 0.15 | 1572 | 1.61 | 80 | 35 | 282 | 4:42 | 15 | 16 | 0 | 0 |  | 0 | 0 |  | N2 | 2020-02-13 14:25 | 2020-02-13 14:56 | 31 | 2020-02-13 13:59 | 57 |  |  |  |  | Y | [8 empty] | 4 | 0 | 7.87 | [23 empty] | 0.75 | 0.75 | A | [9 empty] | 0 | 0 | 91 | 0 | 0 | 0 | 0 | 550 | 0 | 0 | 0 | 0 | 0 | 6 |  |  | 5
2020-02-13 | A56947 | 1 | 중탄소 | AE15B38M | TUNDISH교체 | Al 탈산 | B | 20 | 26 | 52400 | 87.15 | B | C | C |  | 1 | 1 |  | 1530 | 1532 | 7000 |  |  | 7000 | 82.73 | 10 | 84610 | 1638 |  | Y | 45 | 39 | [7 empty] | 이호남 | 2 |  |  |  |  | N |  | 98.1 | 12-7 | 199.23 | 0 | A |  | 1638 | 3 | 0.23 | 1588 | 1.22 | 91 | 27 | 256 | 4:16 | 13 | 20 | 68 | 0 |  | 0 |  |  | AR | 2020-02-13 14:48 | 2020-02-13 15:46 | 59 | 2020-02-13 14:45 | 61 |  |  |  |  | Y |  |  |  | Y | [5 empty] | 195.42 | 0 | [19 empty] | 2.16 |  |  |  | 0.03 | 0 | A | [9 empty] | 75 | 0 | 1071 | 30 | 0 | 0 | 0 | 694 | 0 | 798 | 0 | 0 | 0 | 4 |  |  |  |  | 1
2020-02-13 | C54426 | 3 | 중탄소 | DCK45M2 | 연주종료 | Si 탈산 | T | 31 | 41 | 52600 | 82.25 | B | C | C |  | 1 |  | 1 | 1535 | 1549 | 5900 |  |  | 5900 | 66 | 33 | 89397 | 1617 | 369 | Y | 43 | 34 | [7 empty] | 박재승 | 3 |  |  |  |  | Y |  | 100.05 | 12-6 | 219.48 | 0 | A |  | 1599 | 2 | 0.39 | 1547 | 1.68 | 56 | 22 | 287 | 4:47 | 15 | 15 | 0 | 0 |  | 0 | 9 |  | AR | 2020-02-13 14:54 |  | 36 | 2020-02-13 14:45 | 44 |  |  |  |  | Y | [5 empty] | N |  |  |  | 5.6 | 0 | [23 empty] | 0.44 | 0 | A | [9 empty] | 168 | 0 | 769 | 0 | 0 | 0 | 0 | 401 | 0 | 0 | 0 | 0 | 0 | 25 |  |  | 7
2020-02-13 | B56900 | 2 | 중탄소 | SMN438S |  | Al 탈산 | B | 10 | 38 | 50650 | 105.6 | B | C |  | C | 1 |  | 1 | 1540 | 1597 | 5700 |  |  | 5700 | 61.03 | 11 | 93401 | 1656 |  | Y | 48 | 34 |  |  | B56897 | 05 |  |  |  | 고승만 | 2 |  |  | Y |  | Y |  | 106.05 | 13-3 | 0 | 379.1 | A |  | 1643 | 1 | 0.19 | 1570 | 1.42 | 78 | 37 | 284 | 4:44 | 15 | 15 | 0 | 0 | 25 | 0 | 0 |  | N2 | 2020-02-13 15:23 | 2020-02-13 16:02 | 39 | 2020-02-13 15:00 | 62 |  |  |  |  | Y | [8 empty] | 4 | 0 | 8.06 | [23 empty] | 0.47 | 0.47 | A | [9 empty] | 0 | 0 | 90 | 0 | 0 | 0 | 0 | 549 | 0 | 0 | 0 | 0 | 0 | 95
2020-02-13 | C54427 | 3 | 중탄소 | DCK45M2 | 연주종료 | Si 탈산 | T | 36 | 79 | 48400 | 93.15 | C | C | C |  | 1 |  | 1 | 1535 | 1537 | 6700 |  |  | 6700 | 74.95 | 33 | 89397 | 1614 |  | Y | 47 | 6 | 레들 가열 불량 | [7 empty] | 2 |  |  |  |  | Y |  | 99 | 11-8 | 204.96 | 0 | A |  | 1608 | 2 | 0.39 | 1551 | 1.58 | 60 | 24 | 331 | 5:31 | 15 | 15 | 0 | 0 |  | 0 | 11 |  | AR | 2020-02-13 16:08 |  | 23 | 2020-02-13 15:58 | 34 |  |  |  |  | Y | [5 empty] | N |  |  |  | 4.89 | 0 | [23 empty] | 0 | 0 | A | [9 empty] | 141 | 0 | 685 | 0 | 0 | 0 | 0 | 502 | 0 | 66 | 0 | 0 | 0 | 39 |  |  | 7
2020-02-13 | A56948 | 1 | 중탄소 | AE15B38M |  | Al 탈산 | B | 38 | 54 | 52100 | 117.78 | C | C | C |  | 2 | 2 |  | 1530 | 1507 | 6600 | 5500 |  | 12100 | 119.17 | 12 | 101532 | 1596 |  | Y | 80 | 37 | C54424 잉곳 약5톤 받음 연주 주입 중단으로 LHF2기에서 래들 교체 후 재작업 C54431 에서 20 톤받음 | Y | [5 empty] | 박안희 | 2 |  |  |  |  | Y |  | 103.15 | 12-6 | 277.87 | 0 | A |  | 1596 | 3 | 0.24 | 1562 | 0.92 | 65 | 30 | 242 | 4:02 | 13 | 20 | 73 | 0 |  | 0 |  |  | AR | 2020-02-13 20:39 | 2020-02-13 21:10 | 33 | 2020-02-13 20:38 | 34 |  |  |  |  | Y |  |  |  | Y | [5 empty] | 164.11 | 0 | [23 empty] | 1.21 | 0 | B | [9 empty] | 0 | 0 | 1104 | 24 | 0 | 111 | 0 | 296 | 0 | 298 | 0 | 0 | 0 | 35
2020-02-13 | B56901 | 2 | 중탄소 | SMN438S | 잔강최소화전 | Al 탈산 | B | 38 | 53 | 50200 | 97.83 | C | C |  | C | 1 |  | 1 | 1540 | 1584 | 6500 |  |  | 6500 | 56.64 | 14 | 114760 | 1636 |  | Y | 42 | 35 | [7 empty] | 고승만 | 2 |  |  |  |  | Y |  | 107.3 | 13-1 | 0 | 299.25 | A |  | 1632 | 1 | 0.16 | 1570 | 1.39 | 78 | 26 | 311 | 5:11 | 15 | 15 | 0 | 0 |  | 0 | 0 |  | N2 | 2020-02-13 16:18 | 2020-02-13 17:18 | 52 | 2020-02-13 15:54 | 76 |  |  |  |  | Y | [8 empty] | 4 | 0 | 7.31 | [23 empty] | 0.56 | 0.56 | A | [9 empty] | 0 | 0 | 338 | 0 | 0 | 0 | 0 | 701 | 0 | 207 | 0 | 0 | 0 | 31
2020-02-13 | B56902 | 2 | 중탄소 | SFMN438VM2 | 잔강최소화 | Si 탈산 | B | 35 | 30 | 51900 | 110.18 | C | C |  | C | 1 |  | 1 | 1540 | 1564 | 7100 |  |  | 7100 | 73 | 12 | 97260 | 1647 |  | Y | 42 | 36 | [7 empty] | 고승만 | 2 |  |  |  |  | Y |  | 107.3 | 13-6 | 0 | 321.45 | A |  | 1640 | 1 | 0.15 | 1570 | 1.46 | 79 | 22 | 347 | 5:47 | 18 | 19 | 0 | 0 |  | 0 | 0 |  | N2 | 2020-02-13 17:38 | 2020-02-13 18:27 | 49 | 2020-02-13 17:06 | 80 |  |  |  |  | Y | [8 empty] | 3.3 | 0 | 8.48 | [20 empty] | 1.07 |  |  | 0.4 | 0.4 | A | [9 empty] | 101 | 0 | 261 | 0 | 0 | 0 | 0 | 696 | 0 | 0 | 0 | 0 | 0 | 22 |  |  | 7
2020-02-13 | C54428 | 3 | 중탄소 | DCK45M2 | 연주종료 | Si 탈산 | T | 6 | 36 | 52400 | 94.05 | C | C | C |  | 1 |  | 1 | 1535 | 1547 | 8000 |  |  | 8000 | 61.52 | 48 | 130032 | 1609 |  | Y | 46 | 44 | 레들 가열 불량 |  |  | 05 |  |  |  |  | 2 |  |  |  |  | Y |  | 101.45 | 12-8 | 230.25 | 0 | A |  | 1607 | 2 | 0.41 | 1559 | 1.3 | 68 | 34 | 329 | 5:29 | 15 | 15 | 0 | 0 |  | 0 | 11 |  | AR | 2020-02-13 17:26 |  | 9 | 2020-02-13 17:15 | 20 |  |  |  |  | Y | [5 empty] | N |  |  |  | 5.48 | 0 | [23 empty] | 0 | 0 | A | [9 empty] | 128 | 0 | 814 | 0 | 0 | 0 | 0 | 397 | 0 | 200 | 0 | 0 | 0 | 34 |  |  | 7
2020-02-13 | A56949 | 1 | 중탄소 | AE15B38M |  | Al 탈산 | B | 32 | 2 | 54100 | 83.15 | C | C | C |  | 1 | 1 |  | 1530 | 1540 | 5200 |  |  | 5200 | 51.22 | 12 | 101532 | 1603 |  | Y | 44 | 34 | [7 empty] | 박안희 | 2 |  |  |  |  | Y |  | 97.25 | 13-2 | 241.51 | 0 | A |  | 1603 | 3 | 0.24 | 1571 | 0.82 | 74 | 31 | 245 | 4:05 | 13 | 20 | 70 | 0 |  | 0 |  |  | AR | 2020-02-13 17:17 | 2020-02-13 17:26 | 9 | 2020-02-13 17:16 | 10 |  |  |  |  | Y |  |  |  | Y | [5 empty] | 183.3 | 0 | [23 empty] | 6.15 | 0 | A | [9 empty] | 59 | 0 | 948 | 25 | 0 | 0 | 0 | 295 | 0 | 298 | 0 | 0 | 0 | 31
2020-02-13 | B56903 | 2 | 중탄소 | AE15B38M |  | Al 탈산 | B | 19 | 27 | 50750 | 98.03 | C | C |  | C | 1 |  | 1 | 1540 | 1585 | 6000 |  |  | 6000 | 70.91 | 10 | 84610 | 1656 |  | Y | 42 | 34 | [7 empty] | 고승만 | 2 |  |  |  |  | Y |  | 104.85 | 13-4 | 202.29 | 0 | A |  | 1637 | 1 | 0.13 | 1573 | 1.33 | 76 | 37 | 207 | 3:27 | 13 | 22 | 0 | 0 |  | 0 | 0 |  | AR | 2020-02-13 18:28 | 2020-02-13 18:41 | 13 | 2020-02-13 18:12 | 29 |  |  |  |  | N | 미투입강종 | [7 empty] | 4 | 8.6 | 0 | [23 empty] | 0.45 | 0.45 | A | [9 empty] | 40 | 0 | 660 | 0 | 0 | 253 | 0 | 1041 | 0 | 459 | 0 | 0 | 0 | 25 |  |  | 5
2020-02-13 | A56950 | 1 | 중탄소 | P-DCK45M2 | TUNDISH교체전 | Al 탈산 | T | 29 | 13 | 53200 | 85.03 | C | C | C |  | 1 | 1 |  | 1530 | 1576 | 4200 |  |  | 4200 | 1550.39 | 1 | 2709 | 1604 |  | Y | 48 | 28 | [7 empty] | 박안희 | 2 |  |  |  |  | Y |  | 97.65 | 12-10 | 220.65 | 0 | A |  | 1604 | 3 | 0.25 | 1563 | 1.14 | 72 | 56 | 260 | 4:20 | 25 | 25 | 71 | 0 |  | 0 |  |  | AR | 2020-02-13 18:32 |  | 11 | 2020-02-13 18:31 | 13 |  |  |  |  | Y |  |  |  | Y | [5 empty] | 209.97 | 0 | [23 empty] | 8.04 | 0 | A |  |  | 10.481 | 27.654 | 49.829 | 0.245 | 4.754 | 1.801 | 1501.75 | 71 | 18 | 512 | 53 | 0 | 0 | 0 | 750 | 0 | 594 | 0 | 0 | 0 | 48
2020-02-13 | C54429 | 3 | 중탄소 | SFMN438VM2 |  | Si 탈산 | B | 37 | 75 | 48500 | 106.05 | C | C | C |  | 1 |  | 1 | 1535 | 1518 | 8300 |  |  | 8300 | 91.2 | 11 | 91009 | 1628 |  | Y | 59 | 43 |  |  |  | 10 |  |  |  |  | 2 |  | Y | Y |  | Y |  | 104.75 | 12-4 | 0 | 43.82 | A |  | 1615 | 2 | 0.4 | 1559 | 1.6 | 68 | 22 | 404 | 6:44 | 18 | 18 | 0 | 0 |  | 0 | 13 |  | N2 | 2020-02-13 18:59 | 2020-02-13 19:33 | 34 | 2020-02-13 18:46 | 47 |  |  |  |  | Y | [5 empty] | N |  |  |  | 1.21 | 1.5 | [20 empty] | 0.94 |  |  | 0 | 0.01 | A | [9 empty] | 55 | 0 | 330 | 0 | 0 | 0 | 0 | 405 | 0 | 0 | 0 | 0 | 0 | 31 |  |  | 5
2020-02-13 | B56904 | 2 | 중탄소 | AE15B38M |  | Al 탈산 | B | 10 | 39 | 50000 | 103.28 | C | C |  | C | 1 |  | 1 | 1540 | 1575 | 5700 |  |  | 5700 | 56.14 | 12 | 101532 | 1654 |  | Y | 46 | 36 | A56948 에 용강부족으로 5톤따라줌 | [6 empty] | 고승만 | 2 |  |  |  |  | Y |  | 92.7 | 11-9 | 326.72 | 0 | A |  | 1643 | 1 | 0.16 | 1575 | 1.24 | 78 | 41 | 177 | 2:57 | 13 | 21 | 0 | 0 |  | 0 | 0 |  | AR | 2020-02-13 19:34 | 2020-02-13 19:59 | 25 | 2020-02-13 19:22 | 38 |  |  |  |  | N | 미투입강종 | [7 empty] | 5 | 9.18 | 0 | [23 empty] | 0.08 | 0.08 | A | [9 empty] | 68 | 0 | 175 | 0 | 0 | 218 | 0 | 554 | 0 | 466 | 0 | 0 | 0 | 16 |  |  | 5
2020-02-13 | C54430 | 3 | 중탄소 | SFMN438VM2 |  | Si 탈산 | B | 31 | 42 | 52000 | 102.53 | C | C | C |  | 1 |  | 1 | 1535 | 1720 | 8800 |  |  | 8800 | 96.26 | 11 | 91421 | 1628 | 360 | Y | 58 | 45 |  |  |  | 05 |  |  |  |  | 2 |  | Y |  |  | Y |  | 109.5 | 13-6 | 0 | 156.01 | A |  | 1621 | 2 | 0.39 | 1554 | 1.97 | 63 | 22 | 457 | 7:37 | 18 | 18 | 0 | 0 |  | 0 | 11 |  | N2 | 2020-02-13 20:05 | 2020-02-13 20:43 | 38 | 2020-02-13 19:54 | 50 |  |  |  |  | Y | [5 empty] | N |  |  |  | 1.05 | 4.39 | [20 empty] | 0.91 |  |  | 0 | 0.01 | A | [9 empty] | 12 | 0 | 541 | 0 | 0 | 0 | 0 | 397 | 0 | 0 | 0 | 0 | 0 | 53 |  |  | 5
2020-02-13 | A56951 | 1 | 중탄소 | DCK45M2 | 연주시작 | Si 탈산 | T | 33 | 30 | 51800 | 134.37 | C | A | A |  | 2 | 2 |  | 1530 | 1533 | 8900 | 4600 |  | 13500 | 151.01 | 33 | 89397 | 1620 |  | Y | 75 | 57 |  | Y | [5 empty] | 박안희 | 2 | [8 empty] | 197.39 | 0 | A |  | 1628 | 3 | 0.28 | 1585 | 0.75 | 94 | 43 | 255 | 4:15 | 15 | 20 | 75 | 0 |  | 0 |  |  | AR | 2020-02-13 23:01 |  | 33 | 2020-02-13 22:58 | 35 |  |  |  |  | Y |  |  |  | Y | [5 empty] | 360.55 | 0 | [23 empty] | 2.88 | 0 | A | [9 empty] | 147 | 17 | 696 | 30 | 0 | 0 | 0 | 848 | 0 | 692 | 0 | 0 | 0 | 4 |  |  |  |  | 1
2020-02-13 | A56952 | 1 | 중탄소 | AE15B38M |  | Al 탈산 | B | 32 | 3 | 54900 | 119.45 | C | C | C |  | 1 | 1 |  | 1530 | 1563 | 6900 |  |  | 6900 | 67.96 | 12 | 101532 | 1622 |  | Y | 73 | 61 | [7 empty] | 박안희 | 2 | [6 empty] | 100.95 | 13-6 | 228.49 | 0 | A |  | 1622 | 3 | 0.24 | 1582 | 0.87 | 85 | 33 | 249 | 4:09 | 13 | 20 | 74 | 0 |  | 0 |  |  | AR | 2020-02-13 21:27 | 2020-02-13 22:29 | 62 | 2020-02-13 21:27 | 62 |  |  |  |  | Y |  |  |  | Y | [5 empty] | 245.86 | 0 | [23 empty] | 2.11 | 0 | A | [9 empty] | 31 | 31 | 579 | 0 | 0 | 0 | 0 | 850 | 0 | 690 | 0 | 0 | 0 | 24 |  |  | 5
2020-02-13 | C54431 | 3 | 중탄소 | SFMN438VM2 | TUNDISH교체전 | Si 탈산 | B | 36 | 80 | 48500 | 113.77 | C | C | C |  | 1 |  | 1 | 1535 | 1512 | 8300 |  |  | 8300 | 62.89 | 16 | 131966 | 1637 |  | Y | 66 | 43 | A56948 에 18톤 분탕 하고 A56950 잔강 30톤합탕, | [7 empty] | 2 |  |  |  |  | Y |  | 109.2 | 12-7 | 0.27 | 241.2 | A |  | 1629 | 2 | 0.37 | 1562 | 1.97 | 71 | 33 | 24 | 0:24 | 18 | 18 | 0 | 0 |  | 0 | 14 |  | N2 | 2020-02-13 21:32 | 2020-02-13 21:56 | 24 | 2020-02-13 21:18 | 38 |  |  |  |  | Y | [5 empty] | N |  |  |  | 1.03 | 1.97 | [20 empty] | 1.05 |  |  | 1.04 | 0.11 | A | [9 empty] | 0 | 0 | 791 | 0 | 0 | 0 | 0 | 1004 | 0 | 100 | 0 | 0 | 0 | 56 |  |  | 5
2020-02-13 | B56905 | 2 | 저탄소 | SCM415C2 |  | Al 탈산 | I | 35 | 31 | 52050 | 97.48 | C | C |  | A | 1 |  | 1 | 1560 | 1585 | 7400 |  |  | 7400 | 79.74 | 16 | 92800 | 1666 |  | INGOT | 44 | 40 | [7 empty] | 고승만 | 0 |  |  |  |  | Y |  | 98.35 | 12-6 | 152.22 | 0 | A |  | 1679 | 1 | 0.15 | 1600 | 1.46 | 84 |  | 300 | 5:00 | 18 | 20 | 0 | 0 |  | 0 | 0 |  | N2 | 2020-02-13 22:06 |  | 35 | 2020-02-13 21:52 | [5 empty] | Y | [8 empty] | 5 | 10.16 | 0 | [18 empty] | 1.2 |  |  |  |  | 0.12 | 0.12 | A | [9 empty] | 357 | 880 | 28 | 0 | 0 | 235 | 0 | 1055 | 0 | 470 | 152 | 0 | 0 | 0
2020-02-13 | C54432 | 3 | 중탄소 | AE15B34M | TUNDISH교체 | Si 탈산 | B | 6 | 37 | 52800 | 123.13 | C | C | A |  | 1 |  | 1 | 1535 | 1547 | 9200 |  |  | 9200 | 100.07 | 12 | 91940 | 1675 |  | Y | 57 | 53 | [8 empty] | 2 | [6 empty] | 99.3 | 12-6 | 399.11 | 0 | A |  | 1659 | 2 | 0.41 | 1586 | 1.87 | 89 | 33 | 323 | 5:23 | 15 | 15 | 0 | 0 |  | 0 |  |  | AR | 2020-02-13 23:01 | 2020-02-13 23:32 | 31 | 2020-02-13 22:34 | 59 | [14 empty] | 7.07 | 0 | [19 empty] | 2.22 |  |  |  | 0 | 0 | A | [9 empty] | 154 | 0 | 1173 | 0 | 0 | 0 | 0 | 407 | 0 | 200 | 0 | 0 | 0 | 35 |  |  | 11 |  | 1
2020-02-13 | B56906 | 2 | 중탄소 | AE15B38M |  | Al 탈산 | B | 19 | 28 | 51350 | 102.28 | C | A |  | A | 1 |  | 1 | 1540 | 1537 | 7200 |  |  | 7200 | 70.91 | 12 | 101532 | 1655 |  | Y | 47 | 42 | [15 empty] | 97.15 | 12-6 | 341.75 | 0 | A |  | 1637 | 1 | 0.16 | 1561 | 1.58 | 64 | 30 | 210 | 3:30 | 13 | 21 | 0 | 0 |  | 0 | 0 |  | AR | 2020-02-13 23:17 | 2020-02-13 23:36 | 19 | 2020-02-13 22:59 | 37 |  |  |  |  | Y | [8 empty] | 5 | 11 | 0 | [23 empty] | 0.42 | 0.42 | A | [9 empty] | 136 | 0 | 307 | 0 | 0 | 236 | 0 | 552 | 0 | 259 | 0 | 0 | 0 | 12 |  |  | 7
2020-02-13 | C54433 | 3 | 중탄소 | AE15B34M |  | Si 탈산 | B | 37 | 76 | 48300 | 98.2 | A | A | A |  | 1 |  | 1 | 1535 | 1589 | 6500 |  |  | 6500 | 66.26 | 12 | 98100 | 1657 |  | N | 49 | 37 | [7 empty] | 정종훈 | 2 |  |  |  |  | Y |  | 97.45 | 11-7 | 290.24 | 0 | A |  | 1648 | 2 | 0.38 | 1578 | 2.26 | 81 | 35 | 404 | 6:44 | 15 | 15 | 0 | 0 |  | 0 |  |  | AR | 2020-02-13 23:51 | 2020-02-14 00:37 | 46 | 2020-02-13 23:33 | 64 | [14 empty] | 7.36 | 0 | [23 empty] | 0.01 | 0 | A | [9 empty] | 175 | 0 | 698 | 0 | 0 | 0 | 0 | 598 | 0 | 201 | 0 | 0 | 0 | 5 |  |  | 5
2020-02-13 | A56953 | 1 | 중탄소 | DCK45M2 | 연주종료 | Si 탈산 | T | 20 | 28 | 52300 | 104.25 | A | A | A |  | 1 | 1 |  | 1530 | 1556 | 5700 |  |  | 5700 | 43.84 | 48 | 130032 | 1633 |  | Y | 51 | 37 | [7 empty] | 정용태 | 2 |  |  |  |  | Y |  | 99 | 12-8 | 382.94 | 0 | A |  | 1615 | 3 | 0.27 | 1575 | 0.75 | 84 | 49 | 293 | 4:53 | 15 | 16 | 76 | 0 |  | 0 |  |  | AR | 2020-02-14 00:01 |  | 42 | 2020-02-14 | 43 |  |  |  |  | Y |  |  |  | Y | [5 empty] | 351.55 | 0 | [23 empty] | 116.87 | 0 | A | [9 empty] | 149 | 21 | 672 | 21 | 0 | 0 | 0 | 441 | 0 | 297 | 0 | 0 | 0 | 38
2020-02-13 | B56907 | 2 | 중탄소 | AE15B38M | TUNDISH교체전 | Al 탈산 | B | 10 | 40 | 50250 | 98.27 | A | A |  | A | 1 |  | 1 | 1540 | 1566 | 5900 |  |  | 5900 | 60.31 | 12 | 97831 | 1644 |  | Y | 42 | 34 | [7 empty] | 임현진 | 2 |  |  |  |  | Y |  | 103.05 | 12-9 | 253.26 | 0 | A |  | 1631 | 1 | 0.16 | 1560 | 1.3 | 63 | 32 | 288 | 4:48 | 13 | 21 | 0 | 0 |  | 0 | 0 |  | AR | 2020-02-14 00:15 | 2020-02-14 00:40 | 25 | 2020-02-14 00:02 | 38 |  |  |  |  | Y | [8 empty] | 4.6 | 11.26 | 0 | [23 empty] | 0.18 | 0.18 | A | [9 empty] | 121 | 0 | 549 | 0 | 0 | 238 | 0 | 555 | 0 | 255 | 0 | 0 | 0 | 45 |  |  | 7
2020-02-13 | C54434 | 3 | 중탄소 | AE15B34M |  | Si 탈산 | B | 31 | 43 | 51900 | 97.62 | A | A | A |  | 1 |  | 1 | 1535 | 1519 | 8700 |  |  | 8700 | 88.69 | 12 | 98100 | 1633 |  | Y | 60 | 45 | [7 empty] | 도주용 | 2 |  |  |  |  | Y | 4 | 96.2 | 12-2 | 415.16 | 0 | A |  | 1630 | 2 | 0.38 | 1565 | 2.41 | 68 | 27 | 408 | 6:48 | 15 | 15 | 0 | 0 |  | 0 |  |  | AR | 2020-02-14 00:59 | 2020-02-14 01:39 | 40 | 2020-02-14 00:48 | 50 | [14 empty] | 8.12 | 0 | [23 empty] | 0 | 0 | A |  |  | 8.68 | 24.837 | 57.729 | 0.283 | 6.65 | 2.324 | 1834.27 | 73 | 0 | 1463 | 0 | 0 | 0 | 0 | 1501 | 0 | 299 | 300 | 0 | 0 | 14 |  |  | 4
2020-02-13 | A56954 | 1 | 중탄소 | P-DCK45M2 | 연주종료 | Al 탈산 | T | 29 | 14 | 53800 | 97.02 | A | A | A |  | 1 | 1 |  | 1530 | 1549 | 6100 |  |  | 6100 | 107.23 | 21 | 56889 | 1626 |  | Y | 43 | 38 | [7 empty] | 정용태 | 3 |  |  |  |  | Y |  | 95.9 | 12-7 | 233.74 | 0 | A |  | 1624 | 3 | 0.29 | 1576 | 0.91 | 85 | 44 | 261 | 4:21 | 25 | 25 | 77 | 0 |  | 0 |  |  | AR | 2020-02-14 01:08 |  | 43 | 2020-02-14 01:06 | 45 |  |  |  |  | Y |  |  |  | Y | [5 empty] | 349.45 | 0 | [23 empty] | 140.85 | 0 | A |  |  | 8.405 | 26.109 | 53.787 | 0.25 | 6.399 | 2.06 | 1636.16 | 156 | 18 | 733 | 0 | 0 | 0 | 0 | 449 | 0 | 298 | 0 | 0 | 0 | 86 |  |  |  | 0
2020-02-13 | B56908 | 2 | 저탄소 | SCR420HD | TUNDISH교체 | Al 탈산 | B | 38 | 55 | 50100 | 107.4 | A | A |  | A | 1 |  | 1 | 1555 | 1597 | 8300 |  |  | 8300 | 98.1 | 10 | 84610 | 1674 |  | Y | 48 | 43 |  |  | B56905 | 05 |  |  |  | 임현진 | 2 |  |  |  |  | Y |  | 110.9 | 13-4 | 0 | 279.55 | A |  | 1667 | 1 | 0.17 | 1604 | 1.33 | 95 | 35 | 332 | 5:32 | 13 | 21 | 0 | 0 |  | 0 | 0 |  | N2 | 2020-02-14 01:29 | 2020-02-14 02:07 | 38 | 2020-02-14 01:11 | 56 |  |  |  |  | Y | [8 empty] | 4.5 | 0 | 15.89 | [19 empty] | 2.11 |  |  |  | 0.13 | 0.13 | A | [9 empty] | 1214 | 418 | 72 | 0 | 0 | 242 | 0 | 602 | 0 | 255 | 0 | 0 | 0 | 0 |  |  | 9 |  | 1
2020-02-13 | C54435 | 3 | 중탄소 | AE15B34M | 잔강최소화전 | Si 탈산 | B | 36 | 81 | 48000 | 98.8 | A | A | A |  | 1 |  | 1 | 1535 | 1556 | 7300 |  |  | 7300 | 76.47 | 12 | 95457 | 1644 |  | Y | 45 | 40 | [7 empty] | 정종훈 | 2 |  |  |  |  | Y |  | 102.05 | 11-10 | 350.5 | 0 | A |  | 1631 | 2 | 0.38 | 1572 | 1.55 | 75 | 33 | 401 | 6:41 | 15 | 15 | 0 | 0 |  | 0 |  |  | AR | 2020-02-14 02:09 | 2020-02-14 02:42 | 33 | 2020-02-14 01:52 | 50 | [14 empty] | 8.74 | 0 | [23 empty] | 0.01 | 0 | A |  |  | 9.125 | 28.229 | 52.775 | 0.317 | 5.783 | 1.869 | 1451.7 | 145 | 0 | 875 | 0 | 0 | 0 | 0 | 704 | 0 | 300 | 201 | 0 | 0 | 16 |  |  | 5
2020-02-13 | B56909 | 2 | 저탄소 | SCR420HD |  | Al 탈산 | B | 35 | 32 | 52550 | 85.52 | A | A |  | A | 1 |  | 1 | 1555 | 1557 | 7000 |  |  | 7000 | 68.94 | 12 | 101532 | 1644 | 360 | Y | 43 | 36 | [7 empty] | 임현진 | 2 |  |  |  |  | Y |  | 102.45 | 12-10 | 0 | 205.4 | A |  | 1634 | 1 | 0.18 | 1578 | 1.48 | 69 | 24 | 337 | 5:37 | 13 | 14 | 0 | 0 | 37 | 0 | 0 |  | N2 | 2020-02-14 02:17 | 2020-02-14 03:07 | 49 | 2020-02-14 02:08 | 59 |  |  |  |  | Y | [8 empty] | 4.6 | 0 | 11.25 | [23 empty] | 0.19 | 0.19 | A | [9 empty] | 1407 | 198 | 111 | 0 | 0 | 264 | 0 | 651 | 0 | 256 | 0 | 0 | 0 | 12 |  |  | 7
2020-02-13 | A56955 | 1 | 중탄소 | P-DCK45M2 | 연주종료 | Al 탈산 | T | 32 | 4 | 55400 | 88.63 | A | A | A |  | 1 | 1 |  | 1530 | 1533 | 6300 |  |  | 6300 | 64.6 | 36 | 97524 | 1611 | 727 | Y | 44 | 41 |  |  | A56951 |  |  |  |  | 정용태 | 3 |  | Y | N |  |  |  | 101.5 | 13-6 | 240.9 | 0 | A |  | 1611 | 3 | 0.26 | 1575 | 0.8 | 84 | 42 | 297 | 4:57 | 25 | 25 | 78 | 0 |  | 0 |  |  | AR | 2020-02-14 02:23 |  | 37 | 2020-02-14 02:23 | 38 |  |  |  |  | Y |  |  |  | Y | [5 empty] | 324.8 | 0 | [23 empty] | 156.2 | 0 | A |  |  | 7.22 | 26.879 | 53.58 | 0.205 | 7.421 | 1.993 | 1700.39 | 93 | 0 | 664 | 21 | 0 | 0 | 0 | 595 | 0 | 683 | 99 | 0 | 0 | 36 |  |  |  | 0.0562
2020-02-13 | C54436 | 3 | 중탄소 | SCM435 | 잔강최소화 | Al 탈산 | B | 6 | 38 | 0 | 97.4 | A | A | A |  | 1 |  | 1 | 1535 | 1534 | 7900 |  |  | 7900 | 55.49 | 18 | 142365 | 1618 |  | Y | 60 | 43 | [7 empty] | 도주용 | 2 |  |  |  |  | Y | 4 | 154.55 |  | 370.21 | 0 | A |  | 1623 | 2 | 0.4 | 1570 | 1.96 | 71 | 15 | 341 | 5:41 | 15 | 15 | 0 | 0 |  | 0 |  |  | N2 | 2020-02-14 03:24 | 2020-02-14 04:03 | 40 | 2020-02-14 03:13 | 50 | [14 empty] | 7.61 | 0 | [23 empty] | 1.23 | 0 | A | [9 empty] | 674 | 553 | 48 | 0 | 0 | 0 | 0 | 688 | 0 | 300 | 98 | 0 | 0 | 5 |  |  | 5
2020-02-13 | B56910 | 2 | 저탄소 | SCR420HD |  | Al 탈산 | B | 19 | 29 | 51100 | 93.47 | A | A |  | A | 1 |  | 1 | 1555 | 1567 | 6800 |  |  | 6800 | 80.37 | 10 | 84610 | 1645 |  | Y | 41 | 34 | [7 empty] | 임현진 | 2 |  |  |  |  | Y |  | 102.3 | 13-1 | 0 | 258.53 | A |  | 1640 | 1 | 0.22 | 1580 | 1.5 | 71 | 25 | 249 | 4:09 | 13 | 14 | 0 | 0 |  | 0 | 0 |  | N2 | 2020-02-14 03:32 | 2020-02-14 04:07 | 35 | 2020-02-14 03:12 | 55 |  |  |  |  | Y | [8 empty] | 5 | 0 | 11.8 | [23 empty] | 0.16 | 0.16 | A | [9 empty] | 1051 | 468 | 110 | 0 | 0 | 238 | 0 | 553 | 0 | 252 | 0 | 0 | 0 | 12 |  |  | 7
2020-02-13 | A56956 | 1 | 중탄소 | P-DCK45M2 | 연주종료 | Al 탈산 | T | 33 | 31 | 52200 | 89.7 | A | A | A |  | 1 | 1 |  | 1530 | 1537 | 6500 |  |  | 6500 | 72.71 | 33 | 89397 | 1616 |  | Y | 44 | 40 |  |  | A56953 |  |  |  |  | 정용태 | 3 |  | Y | [6 empty] | 222 | 0 | A |  | 1616 | 3 | 0.28 | 1579 | 0.84 | 88 | 43 | 264 | 4:24 | 25 | 25 | 79 | 0 |  | 0 |  |  | AR | 2020-02-14 03:41 |  | 39 | 2020-02-14 03:39 | 41 |  |  |  |  | Y |  |  |  | Y | [5 empty] | 311.52 | 0 | [23 empty] | 0.01 | 0 | A |  |  | 7.61 | 26.28 | 55.136 | 0.198 | 7.245 | 2.098 | 1773.63 | 118 | 0 | 856 | 19 | 0 | 0 | 0 | 598 | 0 | 698 | 98 | 0 | 0 | 21 |  |  | 12 | 0.1157
2020-02-13 | C54437 | 3 | 중탄소 | SCM435W |  | Al 탈산 | B | 37 | 77 | 48000 | 105.52 | A | A | A |  | 1 |  | 1 | 1535 | 1560 | 8390 |  |  | 8390 | 189.19 | 6 | 44346 | 1651 |  | Y | 45 | 43 | [7 empty] | 정종훈 | 2 |  |  |  |  | Y | 4 | 109.1 | 12-8 | 366.27 | 0 | A |  | 1651 | 2 | 0.39 | 1566 | 1.93 | 66 | 33 | 383 | 6:23 | 18 | 25 | 0 | 0 |  | 0 |  |  | AR | 2020-02-14 04:55 | 2020-02-14 05:10 | 15 | 2020-02-14 04:40 | 30 | [14 empty] | 10.73 | 0 | [23 empty] | 1.23 | 0 | A | [9 empty] | 1536 | 0 | 659 | 0 | 0 | 0 | 0 | 700 | 0 | 300 | 197 | 0 | 0 | 36
2020-02-13 | B56911 | 2 | 저탄소 | SCR420HD |  | Al 탈산 | B | 10 | 41 | 50200 | 83.57 | A | A |  | A | 1 |  | 1 | 1555 | 1565 | 6400 |  |  | 6400 | 63.03 | 12 | 101532 | 1634 |  | Y | 45 | 33 |  |  | B56908 | 05 |  |  |  | 임현진 | 2 |  |  |  |  | N |  | 108.8 | 13-5 | 0 | 222 | A |  | 1629 | 1 | 0.2 | 1579 | 1.57 | 70 | 32 | 252 | 4:12 | 13 | 14 | 0 | 0 |  | 0 | 0 |  | N2 | 2020-02-14 04:39 | 2020-02-14 05:01 | 21 | 2020-02-14 04:29 | 32 |  |  |  |  | Y | [8 empty] | 3.5 | 0 | 10.78 | [23 empty] | 0.14 | 0.14 | A | [9 empty] | 1097 | 478 | 85 | 0 | 0 | 248 | 0 | 549 | 0 | 257 | 0 | 0 | 0 | 23
2020-02-13 | A56957 | 1 | 중탄소 | P-DCK45M2 | TUNDISH교체전 | Al 탈산 | T | 20 | 29 | 52200 | 94.87 | A | A | A |  | 1 | 1 |  | 1530 | 1559 | 5700 |  |  | 5700 | 58.45 | 36 | 97524 | 1625 |  | Y | 41 | 36 |  |  | A56954 |  |  |  |  | 정용태 | 3 |  | Y |  |  |  |  | 101.95 | 13-1 | 266.72 | 0 | A |  | 1613 | 3 | 0.25 | 1574 | 0.72 | 83 | 43 | 271 | 4:31 | 25 | 25 | 80 | 0 |  | 0 |  |  | AR | 2020-02-14 05:02 |  | 37 | 2020-02-14 05:02 | 37 | [8 empty] | Y | [5 empty] | 281.43 | 0 | [23 empty] | 49.7 | 0 | A |  |  | 8.4 | 25.146 | 54.724 | 0.182 | 6.514 | 2.176 | 1752.42 | 156 | 0 | 770 | 44 | 0 | 0 | 0 | 499 | 0 | 493 | 0 | 0 | 0 | 19 |  |  |  | 0.1008
2020-02-13 | C54438 | 3 | 중탄소 | SCM435W |  | Al 탈산 | B | 18 | 57 | 50050 | 118.53 | A | A | B |  | 1 |  | 1 | 1535 | 1556 | 8890 |  |  | 8890 | 100.23 | 12 | 88692 | 1679 |  | Y | 56 | 45 | [7 empty] | 도주용 | 2 |  |  |  |  | Y | 4 | 94.15 | 11-7 | 384 | 0 | A |  | 1647 | 2 | 0.4 | 1560 | 1.58 | 60 | 22 | 370 | 6:10 | 18 | 25 | 0 | 0 |  | 0 | 8 |  | AR | 2020-02-14 06:18 | 2020-02-14 06:33 | 15 | 2020-02-14 06:10 | 23 |  |  |  |  | Y | [5 empty] | N |  |  |  | 14.09 | 0 | [20 empty] | 0.91 |  |  | 1.23 | 0 | A | [9 empty] | 1359 | 0 | 392 | 0 | 0 | 0 | 0 | 1307 | 0 | 300 | 300 | 0 | 0 | 23 |  |  | 5
2020-02-13 | A56958 | 1 | 저탄소 | SCR420HD |  | Al 탈산 | B | 29 | 15 | 53400 | 69.35 | A | A | A |  | 1 | 1 |  | 1540 | 1556 | 5800 |  |  | 5800 | 57.12 | 12 | 101532 | 1607 |  | Y | 40 | 32 |  |  | B56909 |  |  |  |  | 정용태 | 3 |  | Y |  |  | Y |  |  |  | 0 | 238.72 | A |  | 1607 | 3 | 0.3 | 1582 | 0.76 | 73 | 36 | 267 | 4:27 | 13 | 17 | 81 | 0 |  | 0 |  |  | N2 | 2020-02-14 05:43 | 2020-02-14 05:58 | 15 | 2020-02-14 05:41 | 17 |  |  |  |  | Y |  |  |  | Y | [5 empty] | 64.04 | 142.54 | [23 empty] | 0.01 | 0 | A | [9 empty] | 1464 | 187 | 0 | 70 | 0 | 0 | 0 | 300 | 0 | 296 | 0 | 0 | 0 | 13 |  |  | 5
2020-02-13 | B56912 | 2 | 저탄소 | SCR420HD |  | Al 탈산 | B | 38 | 56 | 49750 | 96.45 | A | A |  | B | 1 |  | 1 | 1555 | 1556 | 7600 |  |  | 7600 | 74.85 | 12 | 101532 | 1656 |  | Y | 49 | 40 |  |  | B56909 | 05 |  |  |  | 박용우 | 2 |  |  |  |  | Y |  | 106.05 | 12-9 | 0 | 210.76 | A |  | 1643 | 1 | 0.18 | 1589 | 0 | 80 | 37 | 237 | 3:57 | 13 | 14 | 0 | 0 |  | 0 | 0 |  | N2 | 2020-02-14 06:16 | 2020-02-14 06:56 | 40 | 2020-02-14 06:02 | 54 |  |  |  |  | Y | [8 empty] | 4 | 0 | 14.61 | [23 empty] | 0.12 | 0.12 | A | [9 empty] | 603 | 855 | 75 | 0 | 0 | 176 | 0 | 1052 | 0 | 462 | 152 | 0 | 0 | 8 |  |  | 5
2020-02-13 | A56959 | 1 | 저탄소 | SCR420HD |  | Al 탈산 | B | 35 | 33 | 52800 | 95.23 | A | B | B |  | 1 | 1 |  | 1540 | 1564 | 6100 |  |  | 6100 | 51.5 | 14 | 118454 | 1603 |  | Y | 42 | 37 |  |  | B56910 |  |  |  |  | 정용태 | 3 |  | Y |  |  |  |  | 107.75 | 13-6 | 0 | 249.05 | A |  | 1618 | 3 | 0.29 | 1572 | 0.88 | 63 | 25 | 294 | 4:54 | 13 | 18 | 82 | 0 |  | 0 |  |  | N2 | 2020-02-14 07:11 | 2020-02-14 07:54 | 43 | 2020-02-14 07:09 | 45 |  |  |  |  | Y |  |  |  | Y | [5 empty] | 0 | 366.73 | [23 empty] | 0.01 | 0 | A | [9 empty] | 836 | 843 | 0 | 20 | 0 | 0 | 0 | 649 | 0 | 648 | 195 | 0 | 0 | 0 |  |  | 4
2020-02-13 | C54439 | 3 | 저탄소 | 18CRNIMO7HI |  | Al 탈산 | I | 32 | 5 | 54950 | 119.73 | A | B | B |  | 1 |  | 1 | 1560 | 1580 | 8890 |  |  | 8890 | 119.49 | 12 | 74400 | 1693 |  | INGOT | 60 | 49 | [7 empty] | 도주용 | [5 empty] | N |  | 84.45 | 11-6 | 0 | 143.44 | A |  | 1685 | 2 | 0 | 1593 | 2.36 | 87 |  | 528 | 8:48 | 25 | 25 | 0 | 0 |  | 0 | 15 |  | N2 | 2020-02-14 07:38 |  | 24 | 2020-02-14 07:17 | [5 empty] | Y | [5 empty] | N |  |  |  | 0 | 15.21 | [18 empty] | 1.1 |  |  |  |  | 1.23 | 0 | A | [9 empty] | 428 | 1502 | 39 | 0 | 0 | 0 | 0 | 1103 | 0 | 299 | 0 | 0 | 0 | 10
2020-02-13 | B56913 | 2 | 중탄소 | SCM435W | 잔강최소화전 | Al 탈산 | B | 31 | 44 | 51200 | 114.18 | A | B |  | B | 1 |  | 1 | 1540 | 1564 | 8200 |  |  | 8200 | 84.81 | 14 | 96692 | 1636 |  | Y | 58 | 44 | A56356 잔강 5톤처리 |  | B56910 | 02 |  |  |  | 임승우 | 2 |  |  |  |  | Y |  | 103.3 | 12-9 | 313.34 | 0 | A |  | 1635 | 1 | 0.2 | 1560 | 1.49 | 60 | 23 | 403 | 6:43 | 18 | 26 | 0 | 0 |  | 0 | 0 |  | AR | 2020-02-14 07:37 | 2020-02-14 07:44 | 8 | 2020-02-14 07:26 | 18 |  |  |  |  | Y | [8 empty] | 4 | 22.11 | 0 | [23 empty] | 0.09 | 0.09 | A | [9 empty] | 1361 | 0 | 33 | 0 | 0 | 184 | 0 | 758 | 0 | 253 | 0 | 0 | 0 | 5
2020-02-14 | A56960 | 1 | 저탄소 | SCR420HD | TUNDISH교체전 | Al 탈산 | B | 33 | 32 | 51900 | 88.45 | B | B | B |  | 1 | 1 |  | 1540 | 1561 | 5600 |  |  | 5600 | 56.71 | 12 | 98750 | 1629 |  | Y | 45 | 30 | [7 empty] | 이호남 | 2 |  | Y |  |  |  |  | 100.15 | 12-8 | 0 | 213.26 | A |  | 1620 | 3 | 0.29 | 1583 | 0.88 | 74 | 28 | 277 | 4:37 | 13 | 14 | 83 | 0 |  | 0 |  |  | N2 | 2020-02-14 08:05 | 2020-02-14 09:00 | 55 | 2020-02-14 08:03 | 57 |  |  |  |  | Y |  |  |  | Y | [5 empty] | 0 | 296.11 | [23 empty] | 0.03 | 0 | A | [9 empty] | 897 | 643 | 0 | 39 | 0 | 0 | 0 | 301 | 0 | 296 | 73 | 0 | 0 | 4
2020-02-14 | B56914 | 2 | 중탄소 | SCM430M | 잔강최소화 | Al 탈산 | B | 19 | 30 | 0 | 93.98 | B | B |  | B | 1 |  | 1 | 1540 | 1527 | 7400 |  |  | 7400 | 79.51 | 11 | 93071 | 1624 |  | Y | 47 | 37 |  |  | C54437 | 05 |  |  |  | 임승우 | 2 |  |  |  |  | Y |  | 151.5 |  | 268.34 | 0 | A |  | 1606 | 1 | 0.23 | 1557 | 1.29 | 55 | 2 | 271 | 4:31 | 13 | 14 | 0 | 0 |  | 0 | 0 |  | N2 | 2020-02-14 08:24 | 2020-02-14 09:00 | 36 | 2020-02-14 08:11 | 49 |  |  |  |  | Y | [8 empty] | 4 | 12.01 | 0 | [23 empty] | 0.06 | 0.06 | A | [9 empty] | 1185 | 0 | 30 | 0 | 0 | 152 | 0 | 1266 | 0 | 610 | 0 | 0 | 0 | 11 |  |  | 5
2020-02-14 | C54440 | 3 | 중탄소 | 25CRMOS4HM | 연주시작 | Si 탈산 | T | 36 | 82 | 48050 | 133.85 | B | B | B |  | 1 |  | 1 | 1535 | 1524 | 11300 |  |  | 11300 | 116.38 | 36 | 97092 | 1670 |  | Y | 85 | 62 |  |  | A56957 | 05 |  |  |  | 박재승 | 3 |  |  | Y |  |  |  | 107.6 | 12-5 | 0 | 558.52 | A |  | 1659 | 2 | 0.37 | 1594 | 2.03 | 89 | 46 | 432 | 7:12 | 13 | 13 | 0 | 0 |  | 0 | 10 |  | N2 | 2020-02-14 09:15 |  | 16 | 2020-02-14 08:57 | 34 |  |  |  |  | Y | [5 empty] | N |  |  |  | 0 | 7.17 | [23 empty] | 1.23 | 0 | A | [9 empty] | 1789 | 0 | 552 | 0 | 0 | 0 | 0 | 1297 | 0 | 0 | 0 | 0 | 0 | 16 |  |  | 9 |  | 1
2020-02-14 | B56915 | 2 | 중탄소 | SCM430M |  | Al 탈산 | B | 10 | 42 | 50050 | 85.28 | B | B |  | B | 1 |  | 1 | 1540 | 1524 | 7000 |  |  | 7000 | 75.21 | 11 | 93071 | 1615 |  | N | 45 | 39 |  |  | C54438 | 04 |  |  |  | 임승우 | 2 |  |  |  |  | Y |  | 101.05 | 12-7 | 216.19 | 0 | A |  | 1611 | 1 | 0.17 | 1566 | 1.22 | 64 | 18 | 187 | 3:07 | 13 | 14 | 0 | 0 |  | 0 | 0 |  | N2 | 2020-02-14 09:20 | 2020-02-14 10:02 | 41 | 2020-02-14 09:12 | 49 |  |  |  |  | Y | [8 empty] | 4.2 | 8.76 | 0 | [23 empty] | 0.06 | 0.06 | A | [9 empty] | 259 | 614 | 0 | 30 | 0 | 142 | 0 | 705 | 0 | 0 | 0 | 0 | 0 | 0
2020-02-14 | A56961 | 1 | 고탄소 | AE1055LS | TUNDISH교체 | Al 탈산 | B | 20 | 30 | 52200 | 97.57 | B | B | B |  | 1 | 1 |  | 1520 | 1539 | 6700 |  |  | 6700 | 65.99 | 12 | 101532 | 1612 |  | Y | 46 | 43 | [7 empty] | 이호남 | 2 |  |  |  |  | Y |  | 102.7 | 13-1 | 0 | 311.35 | A |  | 1615 | 3 | 0.25 | 1573 | 0.82 | 89 | 40 | 312 | 5:12 | 25 | 25 | 84 | 0 |  | 0 |  |  | N2 | 2020-02-14 09:40 | 2020-02-14 10:18 | 40 | 2020-02-14 09:39 | 41 |  |  |  |  | Y |  |  |  | Y | [5 empty] | 0 | 342.28 | [19 empty] | 1.96 |  |  |  | 3.68 | 0 | A | [9 empty] | 42 | 0 | 907 | 18 | 0 | 0 | 0 | 847 | 0 | 668 | 0 | 0 | 0 | 43 |  |  |  |  | 1
2020-02-14 | C54441 | 3 | 중탄소 | 25CRMOS4HM | 연주종료 | Si 탈산 | T | 6 | 39 | 49700 | 103.4 | B | B | B |  | 1 |  | 1 | 1535 | 1595 | 7100 |  |  | 7100 | 67.5 | 39 | 105183 | 1656 |  | Y | 55 | 35 | [7 empty] | 박재승 | 3 |  |  |  |  | Y |  | 102.9 | 12-9 | 0 | 255.54 | A |  | 1644 | 2 | 0.4 | 1569 | 2.21 | 64 | 36 | 496 | 8:16 | 13 | 18 | 0 | 0 |  | 0 | 10 |  | N2 | 2020-02-14 10:19 |  | 25 | 2020-02-14 10:05 | 40 |  |  |  |  | Y | [5 empty] | N |  |  |  | 0 | 7.85 | [23 empty] | 1.23 | 0 | A | [9 empty] | 1549 | 0 | 261 | 0 | 0 | 0 | 0 | 515 | 0 | 0 | 0 | 0 | 0 | 40 |  |  | 5
2020-02-14 | B56916 | 2 | 중탄소 | SCM430M |  | Al 탈산 | B | 38 | 57 | 49900 | 86.92 | B | B |  | B | 1 |  | 1 | 1540 | 1534 | 7400 |  |  | 7400 | 74.66 | 12 | 99114 | 1636 |  | Y | 45 | 40 |  |  | B56913 | 05 |  |  |  | 임승우 | 2 |  |  |  |  | Y |  | 107 | 12-10 | 197.84 | 0 | A |  | 1620 | 1 | 0.17 | 1571 | 1.24 | 69 | 27 | 179 | 2:59 | 15 | 16 | 0 | 0 | 40 | 0 | 0 |  | N2 | 2020-02-14 10:25 | 2020-02-14 11:03 | 38 | 2020-02-14 10:15 | 48 |  |  |  |  | Y | [8 empty] | 4 | 11.8 | 0 | [23 empty] | 0.08 | 0.08 | A | [9 empty] | 750 | 241 | 33 | 30 | 0 | 143 | 0 | 750 | 0 | 0 | 0 | 0 | 0 | 0
2020-02-14 | A56962 | 1 | 고탄소 | AE1055LS |  | Al 탈산 | B | 29 | 16 | 53200 | 91.57 | B | B | B |  | 1 | 1 |  | 1520 | 1553 | 4700 |  |  | 4700 | 55.55 | 10 | 84610 | 1600 |  | Y | 43 | 30 | [7 empty] | 이호남 | 2 |  |  |  |  | Y |  | 97.25 | 12-8 | 0 | 172.96 | A |  | 1589 | 3 | 0.23 | 1549 | 0.83 | 65 | 26 | 277 | 4:37 | 25 | 25 | 85 | 0 |  | 0 |  |  | N2 | 2020-02-14 10:41 | 2020-02-14 11:22 | 40 | 2020-02-14 10:40 | 42 |  |  |  |  | Y |  |  |  | Y | [5 empty] | 0 | 321.83 | [23 empty] | 20.22 | 0 | A | [9 empty] | 38 | 0 | 847 | 36 | 0 | 0 | 0 | 761 | 0 | 645 | 0 | 0 | 0 | 19
2020-02-14 | C54442 | 3 | 중탄소 | 25CRMOS4HM | TUNDISH교체전 | Si 탈산 | T | 37 | 78 | 48200 | 100.15 | B | B | B |  | 1 |  | 1 | 1535 | 1571 | 7600 |  |  | 7600 | 76.16 | 37 | 99789 | 1647 |  | Y | 54 | 39 | [7 empty] | 박재승 | 3 |  |  |  |  | Y |  | 99.15 | 11-8 | 0 | 288.19 | A |  | 1620 | 2 | 0.46 | 1571 | 1.58 | 66 | 27 | 434 | 7:14 | 13 | 13 | 0 | 0 |  | 0 | 10 |  | N2 | 2020-02-14 11:29 |  | 23 | 2020-02-14 11:14 | 39 |  |  |  |  | Y | [5 empty] | N |  |  |  | 10.3 | 1.78 | [23 empty] | 1.23 | 0 | A | [9 empty] | 1654 | 0 | 226 | 0 | 0 | 0 | 0 | 803 | 0 | 0 | 0 | 0 | 0 | 17 |  |  | 5
2020-02-14 | B56917 | 2 | 중탄소 | SCM430M | 연주종료 | Al 탈산 | B | 31 | 45 | 51950 | 78.47 | B | B |  | B | 1 |  | 1 | 1540 | 1564 | 6200 |  |  | 6200 | 59.4 | 14 | 104378 | 1634 |  | Y | 38 | 31 | [7 empty] | 임승우 | 2 |  |  |  |  | Y |  | 105.35 | 13-1 | 159.58 | 0.01 | A |  | 1611 | 1 | 0.13 | 1567 | 1.22 | 65 | 25 | 176 | 2:56 | 13 | 14 | 0 | 0 |  | 0 | 0 |  | N2 | 2020-02-14 11:34 | 2020-02-14 12:07 | 33 | 2020-02-14 11:26 | 41 |  |  |  |  | Y | [8 empty] | 4 | 9.19 | 0 | [23 empty] | 0.07 | 0.07 | A | [9 empty] | 1232 | 0 | 33 | 0 | 0 | 155 | 0 | 702 | 0 | 0 | 0 | 0 | 0 | 16
2020-02-14 | A56963 | 1 | 고탄소 | AE1055LS |  | Al 탈산 | B | 35 | 34 | 52700 | 77.57 | B | B | B |  | 1 | 1 |  | 1520 | 1596 | 3800 |  |  | 3800 | 44.91 | 10 | 84610 | 1596 |  | Y | 41 | 26 | [7 empty] | 이호남 | 2 |  |  | N |  | Y |  | 94.75 | 12-2 | 0 | 84.62 | A |  | 1601 | 3 | 0.23 | 1563 | 1.06 | 79 | 37 | 282 | 4:42 | 25 | 25 | 86 | 0 |  | 0 |  |  | N2 | 2020-02-14 11:37 | 2020-02-14 12:21 | 43 | 2020-02-14 11:36 | 44 |  |  |  |  | Y |  |  |  | Y | [5 empty] | 0 | 238.16 | [23 empty] | 24.18 | 0 | A | [9 empty] | 18 | 0 | 766 | 25 | 0 | 0 | 0 | 897 | 0 | 691 | 0 | 0 | 0 | 19
2020-02-14 | C54443 | 3 | 중탄소 | SCM440 | 연주종료 | Al 탈산 | T | 36 | 83 | 50800 | 318.22 | B | D | D |  | 1 |  | 2 | 1535 | 1557 | 11100 |  |  | 11100 | 103.61 | 39 | 107133 | 1663 |  | Y | 245 | 35 | 성분오버로 래들교체(18>36호) B56920번과 반탕 후 강종변경 재작업 |  | C54440 | 05 |  |  |  | 박재승 | 3 |  | N | Y |  | Y |  | 101.7 | 11-10 | 628.27 | 314.81 | A |  | 1635 | 2 | 0.39 | 1561 | 2.24 | 65 | 45 | 424 | 7:04 | 10 | 13 | 0 | 0 |  | 0 |  |  | N2 | 2020-02-14 16:17 |  | 19 | 2020-02-14 15:40 | 55 | [14 empty] | 14.48 | 0.68 | [23 empty] | 1.27 | 0 | A | [9 empty] | 2377 | 0 | 399 | 0 | 0 | 0 | 0 | 2664 | 0 | 299 | 99 | 0 | 0 | 0 |  |  | 2
2020-02-14 | B56918 | 2 | 고탄소 | AE1055LS |  | Al 탈산 | B | 19 | 31 | 50500 | 85.08 | B | B | B |  | 1 | 1 |  | 1530 | 1587 | 5100 |  |  | 5100 | 50.23 | 12 | 101532 | 1596 |  | Y | 41 | 30 | [7 empty] | 임승우 | 2 |  |  |  |  | Y |  | 98.8 | 12-7 | 0.23 | 53.53 | A |  | 1602 | 3 | 0.22 | 1561 | 0.95 | 77 | 40 | 277 | 4:37 | 25 | 25 | 87 | 0 |  | 0 |  |  | N2 | 2020-02-14 12:44 | 2020-02-14 13:17 | 33 | 2020-02-14 12:43 | 34 |  |  |  |  | Y |  |  |  | Y | [5 empty] | 0 | 291.48 | [23 empty] | 45.62 | 0 | B | [9 empty] | 0 | 0 | 0 | 26 | 0 | 162 | 0 | 1185 | 0 | 0 | 0 | 0 | 0 | 14
2020-02-14 | A56964 | 1 | 고탄소 | AE1055LS |  | Al 탈산 | B | 33 | 33 | 52000 | 99.43 | B | B | B |  | 1 | 1 |  | 1520 | 1535 | 5800 |  |  | 5800 | 57.12 | 12 | 101532 | 1594 |  | Y | 43 | 34 | [15 empty] | 108.65 | 13-7 | 0 | 308.31 | A |  | 1594 | 3 | 0.23 | 1548 | 0.82 | 64 | 34 | 325 | 5:25 | 25 | 25 | 88 | 0 |  | 0 |  |  | N2 | 2020-02-14 13:56 | 2020-02-14 14:13 | 17 | 2020-02-14 13:55 | 18 |  |  |  |  | Y |  |  |  | Y | [5 empty] | 0 | 381.41 | [23 empty] | 67.19 | 0 | A | [9 empty] | 40 | 0 | 847 | 26 | 0 | 0 | 0 | 495 | 0 | 498 | 0 | 0 | 0 | 45
2020-02-14 | B56919 | 2 | 저탄소 | SNCM26V |  | Al 탈산 | I | 10 | 43 | 51400 | 118.48 | B | B |  | B | 1 |  | 1 | 1560 | 1607 | 9400 |  |  | 9400 | 92.16 | 12 | 102000 | 1654 |  | INGOT | 52 | 46 | [7 empty] | 임승우 | [5 empty] | Y |  | 110.5 | 13-6 | 258.69 | 0.02 | A |  | 1652 | 1 | 0.14 | 1594 | 1.33 | 94 |  | 187 | 3:07 | 20 | 21 | 0 | 0 |  | 0 | 0 |  | N2 | 2020-02-14 14:16 |  | 21 | 2020-02-14 13:48 | [5 empty] | Y | [8 empty] | 3.4 | 13.43 | 0 | [18 empty] | 1 |  |  |  |  | 0 | 0 | A | [9 empty] | 881 | 1392 | 51 | 418 | 0 | 232 | 0 | 1122 | 0 | 0 | 0 | 0 | 0 | 0
2020-02-14 | B56920 | 2 | 중탄소 | SCM440 | 연주시작 | Al 탈산 | T | 38 | 58 | 49850 | 113.85 | B | D |  | D | 1 |  | 1 | 1540 | 1527 | 7100 |  |  | 7100 | 86.15 | 30 | 82410 | 1664 |  | Y | 67 | 39 | [7 empty] | 임승우 | 3 | [6 empty] | 94.85 | 11-7 | 28.11 | 244.02 | A |  | 1643 | 1 | 0.19 | 1588 | 0 | 92 | 42 | 269 | 4:29 | 10 | 13 | 0 | 0 |  | 0 | 0 |  | N2 | 2020-02-14 15:16 |  | 17 | 2020-02-14 14:59 | 34 |  |  |  |  | Y | [8 empty] | 5 | 0.11 | 10.43 | [23 empty] | 0.37 | 0.37 | A | [9 empty] | 186 | 0 | 10 | 0 | 0 | 88 | 0 | 803 | 0 | 160 | 0 | 0 | 0 | 21 |  |  | 9 |  | 1
2020-02-14 | A56965 | 1 | 고탄소 | AE1055LS |  | Al 탈산 | B | 20 | 31 | 52200 | 78.25 | B | D | D |  | 1 | 1 |  | 1520 | 1567 | 3800 |  |  | 3800 | 37.43 | 12 | 101532 | 1594 | 362 | Y | 41 | 19 | [15 empty] | 104.5 | 13-3 | 0 | 226.46 | A |  | 1594 | 3 | 0.23 | 1556 | 1 | 72 | 35 | 309 | 5:09 | 25 | 25 | 89 | 0 |  | 0 |  |  | N2 | 2020-02-14 14:42 | 2020-02-14 15:19 | 37 | 2020-02-14 14:42 | 38 |  |  |  |  | Y |  |  |  | Y | [5 empty] | 0 | 252.04 | [23 empty] | 68.01 | 0 | A | [9 empty] | 0 | 0 | 840 | 18 | 0 | 0 | 0 | 498 | 0 | 491 | 0 | 0 | 0 | 67
2020-02-14 | A56966 | 1 | 고탄소 | AE1055LS |  | Al 탈산 | B | 35 | 35 | 51700 | 83.87 | D | D | D |  | 1 | 1 |  | 1520 | 1569 | 3800 |  |  | 3800 | 44.91 | 10 | 84610 | 1584 |  | Y | 41 | 33 | [7 empty] | 김덕진 | 2 |  |  | Y |  |  |  | 104.2 | 13-2 | 0.01 | 157.8 | A |  | 1584 | 3 | 0.22 | 1547 | 0.86 | 63 | 30 | 262 | 4:22 | 25 | 25 | 90 | 0 |  | 0 |  |  | N2 | 2020-02-14 15:46 | 2020-02-14 16:23 | 37 | 2020-02-14 15:45 | 37 |  |  |  |  | Y |  |  |  | Y | [5 empty] | 0 | 221.3 | [23 empty] | 68.48 | 9.87 | A | [9 empty] | 0 | 0 | 771 | 18 | 0 | 0 | 0 | 450 | 0 | 197 | 0 | 0 | 0 | 72
2020-02-14 | B56921 | 2 | 중탄소 | SCM440 | 연주종료 | Al 탈산 | T | 31 | 46 | 51500 | 122.08 | D | D |  | D | 1 |  | 1 | 1540 | 1575 | 8300 |  |  | 8300 | 86.33 | 35 | 96145 | 1646 |  | Y | 73 | 42 |  |  | B56919 | 04 |  |  |  | 김익규 | 2 |  |  | Y |  | N |  | 96.7 | 12-2 | 0 | 292.19 | A |  | 1625 | 1 | 0.17 | 1577 | 0 | 81 | 30 | 283 | 4:43 | 10 | 13 | 0 | 0 | 37 | 0 | 0 |  | N2 | 2020-02-14 17:06 |  | 32 | 2020-02-14 16:47 | 51 |  |  |  |  | Y | [8 empty] | 4.5 | 0 | 11.79 | [23 empty] | 0.36 | 0.36 | A | [9 empty] | 1218 | 0 | 13 | 0 | 0 | 180 | 0 | 1338 | 0 | 486 | 0 | 0 | 0 | 8 |  |  | 7
2020-02-14 | A56967 | 1 | 고탄소 | AE1055LS |  | Al 탈산 | B | 19 | 32 | 50000 | 92.98 | D | D | D |  | 1 | 1 |  | 1520 | 1537 | 5000 |  |  | 5000 | 55.33 | 11 | 90372 | 1595 |  | Y | 45 | 26 | [7 empty] | 김덕진 | 2 |  |  | Y |  |  |  | 104.25 | 13-2 | 6.08 | 236.75 | A |  | 1595 | 3 | 0.22 | 1555 | 0.85 | 71 | 35 | 278 | 4:38 | 25 | 25 | 91 | 0 |  | 0 |  |  | N2 | 2020-02-14 17:01 | 2020-02-14 17:26 | 25 | 2020-02-14 17:01 | 26 |  |  |  |  | Y |  |  |  | Y | [5 empty] | 0 | 286.98 | [23 empty] | 68.48 | 11.27 | A | [9 empty] | 60 | 0 | 821 | 7 | 0 | 0 | 0 | 397 | 0 | 199 | 0 | 0 | 0 | 33
2020-02-14 | C54444 | 3 | 중탄소 | SCM440 | TUNDISH교체전 | Al 탈산 | T | 18 | 59 | 49950 | 171.82 | D | D | D |  | 1 |  | 1 | 1535 | 1521 | 11600 |  |  | 11600 | 114.13 | 37 | 101639 | 1616 | 734 | Y | 109 | 67 | [7 empty] | 박지웅 | 2 |  |  |  |  | Y |  | 103.35 | 12-6 | 403.87 | 0 | A |  | 1608 | 2 | 0.42 | 1559 | 1.32 | 63 | 30 | 400 | 6:40 | 10 | 10 | 0 | 0 |  | 0 | 10 |  | N2 | 2020-02-14 18:38 |  | 13 | 2020-02-14 18:11 | 39 |  |  |  |  | Y | [5 empty] | Y |  |  |  | 5 | 0 | [23 empty] | 0.87 | 0 | A |  |  | 10.619 | 26.328 | 52.233 | 0.295 | 4.918 | 1.983 | 1497.39 | 1315 | 0 | 673 | 0 | 0 | 0 | 0 | 803 | 0 | 302 | 0 | 0 | 0 | 0 |  |  | 2
2020-02-14 | A56968 | 1 | 고탄소 | AE1055LS |  | Al 탈산 | B | 33 | 34 | 50100 | 80.52 | D | D | D |  | 1 | 1 |  | 1520 | 1530 | 5200 |  |  | 5200 | 51.22 | 12 | 101532 | 1593 |  | Y | 40 | 26 | [7 empty] | 김덕진 | 2 |  |  | Y |  |  |  | 0 | 10-1 | 0 | 221.41 | A |  | 1593 | 3 | 0.25 | 1560 | 0.83 | 76 | 37 | 260 | 4:20 | 25 | 25 | 92 | 0 |  | 0 |  |  | N2 | 2020-02-14 17:55 | 2020-02-14 18:28 | 33 | 2020-02-14 17:55 | 33 |  |  |  |  | Y |  |  |  | Y | [5 empty] | 0 | 265.54 | [23 empty] | 69.45 | 11.66 | A | [9 empty] | 0 | 0 | 775 | 15 | 0 | 0 | 0 | 399 | 0 | 197 | 0 | 0 | 0 | 49
2020-02-14 | A56969 | 1 | 고탄소 | AE1055LS |  | Al 탈산 | B | 20 | 32 | 52000 | 76.85 | D | D | D |  | 1 | 1 |  | 1520 | 1570 | 3800 |  |  | 3800 | 44.91 | 10 | 84610 | 1608 |  | Y | 41 | 29 | [7 empty] | 김덕진 | 2 |  |  | Y | [5 empty] | 0 | 197.23 | A |  | 1608 | 3 | 0.24 | 1567 | 1.14 | 83 | 41 | 276 | 4:36 | 25 | 25 | 93 | 0 |  | 0 |  |  | N2 | 2020-02-14 18:50 | 2020-02-14 19:34 | 44 | 2020-02-14 18:49 | 45 |  |  |  |  | Y |  |  |  | Y | [5 empty] | 0 | 237.71 | [23 empty] | 70.73 | 11.66 | A | [9 empty] | 39 | 0 | 789 | 22 | 0 | 0 | 0 | 450 | 0 | 199 | 0 | 0 | 0 | 72
2020-02-14 | C54445 | 3 | 중탄소 | SM45CB | 연주시작 | Si 탈산 | T | 37 | 79 | 48050 | 130.5 | D | D | D |  | 1 |  | 1 | 1535 | 1525 | 10300 |  |  | 10300 | 124.98 | 30 | 82410 | 1652 | 362 | Y | 64 | 62 | [7 empty] | 박지웅 | 2 |  |  |  |  | Y |  | 91.8 | 11-1 | 305.96 | 0 | A |  | 1646 | 2 | 0.42 | 1581 | 2.17 | 88 | 36 | 407 | 6:47 | 7 | 7 | 0 | 0 |  | 0 | 10 |  | N2 | 2020-02-14 20:39 |  | 20 | 2020-02-14 20:03 | 56 |  |  |  |  | Y | [5 empty] | Y |  |  |  | 4.42 | 0 | [23 empty] | 1.11 | 0 | A |  |  | 14.835 | 22.233 | 52.255 | 0.374 | 3.522 | 2.35 | 1631.79 | 0 | 0 | 728 | 0 | 0 | 0 | 0 | 704 | 0 | 0 | 0 | 0 | 0 | 0 |  |  | 5 |  | 1
2020-02-14 | A56970 | 1 | 고탄소 | AE1055LS |  | Al 탈산 | B | 35 | 36 | 51000 | 88.65 | D | D | D |  | 1 | 1 |  | 1520 | 1532 | 4700 |  |  | 4700 | 46.29 | 12 | 101532 | 1591 |  | Y | 40 | 26 | [7 empty] | 김덕진 | 2 |  | Y |  |  |  |  | 100.55 | 12-8 | 0 | 250.7 | A |  | 1591 | 3 | 0.25 | 1553 | 0.78 | 69 | 37 | 288 | 4:48 | 25 | 27 | 94 | 0 |  | 0 |  |  | N2 | 2020-02-14 20:14 | 2020-02-14 20:32 | 18 | 2020-02-14 20:14 | 19 |  |  |  |  | Y |  |  |  | Y | [5 empty] | 0 | 319.97 | [23 empty] | 0 | 0 | A | [9 empty] | 0 | 0 | 742 | 13 | 0 | 0 | 0 | 452 | 0 | 199 | 0 | 0 | 0 | 36
2020-02-14 | B56922 | 2 | 저탄소 | ATA105M18 | 연주시작 | Al 탈산 | B | 38 | 59 | 49750 | 114.75 | D | D |  | D | 1 |  | 1 | 1555 | 1574 | 9000 |  |  | 9000 | 102.83 | 10 | 87520 | 1674 |  | Y | 60 | 53 | [7 empty] | 김익규 | 3 |  |  |  |  | Y |  | 89.85 | 11-2 | 428.69 | 0 | A |  | 1679 | 1 | 0.16 | 1590 | 1.73 | 77 | 35 | 401 | 6:41 | 18 | 20 | 0 | 0 |  | 0 | 0 |  | AR | 2020-02-14 20:48 | 2020-02-14 21:00 | 12 | 2020-02-14 20:37 | 23 |  |  |  |  | Y | [8 empty] | 5.5 | 18 | 0 | [19 empty] | 1.92 |  |  |  | 0.06 | 0.06 | A | [9 empty] | 0 | 0 | 0 | 70 | 0 | 173 | 0 | 1366 | 0 | 719 | 0 | 0 | 0 | 0 |  |  | 7 |  | 1
2020-02-14 | A56971 | 1 | 고탄소 | AE1055LS |  | Al 탈산 | B | 19 | 33 | 50400 | 81 | D | D | D |  | 1 | 1 |  | 1520 | 1537 | 4500 |  |  | 4500 | 44.32 | 12 | 101532 | 1590 |  | Y | 44 | 23 | [7 empty] | 김덕진 | 3 |  | Y |  |  |  |  | 0 | 10-1 | 32.4 | 184.42 | A |  | 1590 | 3 | 0.26 | 1554 | 0.97 | 70 | 38 | 360 | 6:00 | 25 | 25 | 95 | 0 |  | 0 |  |  | N2 | 2020-02-14 21:11 | 2020-02-14 21:32 | 20 | 2020-02-14 21:11 | 21 |  |  |  |  | Y |  |  |  | Y | [5 empty] | 0 | 244.9 | [23 empty] | 1.1 | 0 | B | [9 empty] | 35 | 0 | 809 | 29 | 0 | 0 | 0 | 298 | 0 | 199 | 0 | 0 | 0 | 57
2020-02-14 | C54446 | 3 | 중탄소 | SM45CB | 연주종료 | Si 탈산 | T | 36 | 84 | 47950 | 82.92 | D | D | D |  | 1 |  | 1 | 1535 | 1517 | 7000 |  |  | 7000 | 77.22 | 33 | 90651 | 1606 |  | Y | 52 | 40 | [7 empty] | 박지웅 | 2 |  |  |  |  | Y |  | 94.4 | 11-3 | 48.71 | 0 | A |  | 1605 | 2 | 0.41 | 1566 | 1.95 | 73 | 36 | 382 | 6:22 | 7 | 7 | 0 | 0 |  | 0 | 10 |  | N2 | 2020-02-14 21:28 |  | 35 | 2020-02-14 21:17 | 45 |  |  |  |  | Y | [5 empty] | Y |  |  |  | 6.23 | 0 | [23 empty] | 0.36 | 0 | A | [9 empty] | 0 | 0 | 676 | 0 | 0 | 0 | 0 | 849 | 0 | 0 | 0 | 0 | 0 | 28
2020-02-14 | B56923 | 2 | 저탄소 | ATA105M18 |  | Al 탈산 | B | 31 | 47 | 51200 | 93.28 | D | D |  | D | 1 |  | 1 | 1555 | 1574 | 6300 |  |  | 6300 | 71.98 | 10 | 87520 | 1644 | 726 | Y | 46 | 34 | [7 empty] | 김익규 | 3 |  |  |  |  | Y |  |  |  | 250.21 | 0 | A |  | 1637 | 1 | 0.21 | 1581 | 0 | 68 | 31 | 263 | 4:23 | 18 | 19 | 0 | 0 |  | 0 | 0 |  | AR | 2020-02-14 21:39 | 2020-02-14 21:54 | 16 | 2020-02-14 21:28 | 26 |  |  |  |  | Y | [8 empty] | 5 | 9.35 | 0 | [20 empty] | 0.93 |  |  | 0.1 | 0.1 | A | [9 empty] | 0 | 0 | 46 | 0 | 0 | 189 | 0 | 983 | 0 | 120 | 0 | 0 | 0 | 0
2020-02-14 | A56972 | 1 | 고탄소 | AE1055LS |  | Al 탈산 | B | 33 | 35 | 50000 | 73.92 | D | D | A |  | 1 | 1 |  | 1520 | 1550 | 4500 |  |  | 4500 | 53.19 | 10 | 84610 | 1603 |  | Y | 41 | 25 | [7 empty] | 김덕진 | 2 |  | Y |  |  |  |  | 104.4 | 13-2 | 0.13 | 224.84 | A |  | 1603 | 3 | 0.27 | 1559 | 1.33 | 75 | 41 | 272 | 4:32 | 25 | 25 | 96 | 0 |  | 0 |  |  | N2 | 2020-02-14 22:07 | 2020-02-14 22:32 | 25 | 2020-02-14 22:06 | 25 |  |  |  |  | Y |  |  |  | Y | [5 empty] | 0 | 219.87 | [23 empty] | 2.15 | 0 | A | [9 empty] | 24 | 0 | 814 | 47 | 0 | 0 | 0 | 297 | 0 | 296 | 0 | 0 | 0 | 54
2020-02-14 | B56924 | 2 | 저탄소 | ATA105M18 |  | Al 탈산 | B | 10 | 44 | 49050 | 101.53 | D | D |  | A | 1 |  | 1 | 1555 | 1576 | 6400 |  |  | 6400 | 60.94 | 12 | 105024 | 1654 |  | Y | 41 | 34 | [7 empty] | 김익규 | 3 |  |  |  |  | Y |  | 103.15 | 12-9 | 235.58 | 0 | A |  | 1643 | 1 | 0.14 | 1580 | 1.43 | 67 | 28 | 236 | 3:56 | 18 | 19 | 0 | 0 |  | 0 | 0 |  | AR | 2020-02-14 22:54 | 2020-02-14 22:57 | 3 | 2020-02-14 22:30 | 27 |  |  |  |  | Y | [8 empty] | 4.5 | 9.78 | 0 | 대기래들 | [19 empty] | 1.16 |  |  | 0.21 | 0.21 | A | [9 empty] | 0 | 0 | 259 | 0 | 0 | 246 | 0 | 1228 | 0 | 260 | 0 | 0 | 0 | 16
2020-02-14 | C54447 | 3 | 중탄소 | SM45CB | 연주종료 | Si 탈산 | T | 6 | 40 | 49350 | 80.52 | D | A | A |  | 1 |  | 1 | 1535 | 1539 | 6300 |  |  | 6300 | 65.53 | 35 | 96145 | 1616 |  | Y | 48 | 35 | [7 empty] | 박지웅 | 2 |  |  |  |  | Y |  | 96.4 | 12-2 | 97.81 | 0 | A |  | 1596 | 2 | 0.41 | 1550 | 1.92 | 57 | 24 | 365 | 6:05 | 7 | 8 | 0 | 0 |  | 0 |  |  | N2 | 2020-02-14 22:39 |  | 26 | 2020-02-14 22:29 | 35 |  |  |  |  | Y | [5 empty] | Y |  |  |  | 5.97 | 0 | [23 empty] | 0 | 0 | A | [9 empty] | 0 | 0 | 651 | 0 | 0 | 0 | 0 | 1004 | 0 | 0 | 0 | 0 | 0 | 40
2020-02-14 | A56973 | 1 | 고탄소 | AE1055LS |  | Al 탈산 | B | 20 | 33 | 52100 | 76.15 | D | A | A |  | 1 | 1 |  | 1520 | 1560 | 4500 |  |  | 4500 | 53.19 | 10 | 84610 | 1607 |  | Y | 40 | 29 |  |  | A56970 |  |  |  |  | 김덕진 | 3 |  | Y |  |  |  |  | 98.5 | 12-6 | 0 | 242.71 | A |  | 1607 | 3 | 0.27 | 1558 | 1.4 | 74 | 41 | 285 | 4:45 | 25 | 26 | 97 | 0 |  | 0 |  |  | N2 | 2020-02-14 23:09 | 2020-02-14 23:35 | 26 | 2020-02-14 23:07 | 28 |  |  |  |  | Y |  |  |  | Y | [5 empty] | 0 | 236.46 | [23 empty] | 3.24 | 2.94 | A | [9 empty] | 34 | 0 | 762 | 41 | 0 | 0 | 0 | 594 | 0 | 391 | 0 | 0 | 0 | 41
2020-02-14 | B56925 | 2 | 저탄소 | ATA105M18 |  | Al 탈산 | B | 29 | 17 | 52450 | 90.47 | A | A |  | A | 1 |  | 1 | 1555 | 1565 | 6600 |  |  | 6600 | 75.41 | 10 | 87520 | 1645 |  | Y | 40 | 36 | [7 empty] | 임현진 | 2 |  |  |  |  | Y |  | 107.05 | 13-9 | 254.99 | 0 | A |  | 1624 | 1 | 0.17 | 1555 | 1.46 | 42 | 5 | 188 | 3:08 | 18 | 19 | 0 | 0 |  | 0 | 0 |  | AR | 2020-02-14 23:51 | 2020-02-15 00:03 | 12 | 2020-02-14 23:37 | 25 |  |  |  |  | Y | [8 empty] | 4 | 10.82 | 0 | 대기래들 | [19 empty] | 1.55 |  |  | 0.06 | 0.06 | A | [9 empty] | 0 | 0 | 853 | 0 | 0 | 261 | 0 | 1205 | 0 | 307 | 0 | 0 | 0 | 23
2020-02-14 | C54448 | 3 | 중탄소 | SM45CB | 연주종료 | Si 탈산 | T | 18 | 60 | 50500 | 83.72 | A | A | A |  | 1 |  | 1 | 1535 | 1542 | 5800 |  |  | 5800 | 62.1 | 34 | 93398 | 1618 |  | Y | 51 | 30 |  |  | C54445 | 05 |  |  |  | 정종훈 | 2 |  | Y |  |  | Y |  | 95.45 | 11-8 | 218.9 | 0 | A |  | 1603 | 2 | 0.41 | 1558 | 1.8 | 65 | 29 | 394 | 6:34 | 7 | 10 | 0 | 0 |  | 0 | 7 |  | N2 | 2020-02-14 23:48 |  | 18 | 2020-02-14 23:41 | 25 |  |  |  |  | Y | [5 empty] | N |  |  | 5 | 6.87 | 0 | [23 empty] | 0.91 | 0 | A | [9 empty] | 0 | 0 | 0 | 0 | 0 | 0 | 0 | 998 | 0 | 0 | 0 | 0 | 0 | 25 |  |  | 5
2020-02-14 | A56974 | 1 | 고탄소 | AE1055LS |  | Al 탈산 | B | 35 | 37 | 52700 | 81.95 | A | A | A |  | 1 | 1 |  | 1520 | 1532 | 5600 |  |  | 5600 | 55.16 | 12 | 101532 | 1584 |  | Y | 43 | 35 |  |  | A56971 |  |  |  |  | 정용태 | 2 |  | Y |  |  |  |  | 99.2 | 12-6 | 0 | 343.56 | A |  | 1584 | 3 | 0.26 | 1554 | 0.81 | 70 | 36 | 305 | 5:05 | 25 | 26 | 98 | 0 |  | 0 |  |  | N2 | 2020-02-15 00:14 | 2020-02-15 00:36 | 22 | 2020-02-15 00:12 | 24 |  |  |  |  | Y |  |  |  | Y | [5 empty] | 0 | 246.54 | [23 empty] | 0.04 | 0 | A | [9 empty] | 27 | 0 | 776 | 20 | 0 | 0 | 0 | 625 | 0 | 492 | 0 | 0 | 0 | 54
2020-02-14 | B56926 | 2 | 저탄소 | ATA105M18 |  | Al 탈산 | B | 38 | 60 | 50000 | 73.9 | A | A |  | A | 1 |  | 1 | 1555 | 1565 | 6300 |  |  | 6300 | 71.98 | 10 | 87520 | 1676 | 362 | Y | 40 | 33 | [7 empty] | 임현진 | 2 |  |  |  |  | Y |  | 98 | 11-10 | 286.01 | 0 | A |  | 1657 | 1 | 0.15 | 1613 | 1.63 | 100 | 41 | 111 | 1:51 | 18 | 10 | 0 | 0 |  | 0 | 0 |  | AR | 2020-02-15 00:43 | 2020-02-15 00:49 | 6 | 2020-02-15 00:35 | 14 |  |  |  |  | N | 바뻐서 투입 못함 | [7 empty] | 5 | 7.19 | 0 | B56925 온도 낮아 극진공 10분 유지 | [19 empty] | 1.15 | Y |  | 0.11 | 0.11 | A | [9 empty] | 0 | 0 | 320 | 0 | 0 | 233 | 0 | 808 | 0 | 307 | 0 | 0 | 0 | 17
2020-02-14 | C54449 | 3 | 중탄소 | SM45CB | 연주종료 | Si 탈산 | T | 37 | 80 | 48000 | 80.47 | A | A | A |  | 1 |  | 1 | 1535 | 1531 | 6000 |  |  | 6000 | 62.41 | 35 | 96145 | 1598 |  | Y | 41 | 36 | [7 empty] | 도주용 | 2 |  | Y |  |  | Y |  | 97.65 | 11-6 | 137.81 | 0 | A |  | 1592 | 2 | 0.42 | 1555 | 1.12 | 62 | 26 | 348 | 5:48 | 7 | 7 | 0 | 0 |  | 0 | 8 |  | N2 | 2020-02-15 01:05 |  | 8 | 2020-02-15 00:57 | 16 |  |  |  |  | Y | [5 empty] | N |  |  | 5 | 6.29 | 0 | [23 empty] | 0 | 0 | A | [9 empty] | 0 | 0 | 80 | 0 | 0 | 0 | 0 | 843 | 0 | 0 | 0 | 0 | 0 | 20 |  |  | 5
2020-02-14 | A56975 | 1 | 고탄소 | AE1055LS |  | Al 탈산 | B | 19 | 34 | 51700 | 84.58 | A | A | A |  | 1 | 1 |  | 1520 | 1555 | 4300 |  |  | 4300 | 50.82 | 10 | 84610 | 1591 |  | Y | 40 | 28 |  |  | A56972 |  |  |  |  | 정용태 | 3 |  | Y |  |  |  |  | 101.6 | 12-9 | 0 | 217.67 | A |  | 1591 | 3 | 0.26 | 1548 | 1.02 | 64 | 36 | 284 | 4:44 | 25 | 25 | 99 | 0 |  | 0 |  |  | N2 | 2020-02-15 01:22 | 2020-02-15 01:35 | 13 | 2020-02-15 01:20 | 15 |  |  |  |  | Y |  |  |  | Y | [5 empty] | 0 | 284.28 | [23 empty] | 0 | 0 | A | [9 empty] | 51 | 0 | 883 | 28 | 0 | 0 | 0 | 553 | 0 | 444 | 0 | 0 | 0 | 53
2020-02-14 | B56927 | 2 | 저탄소 | ATA105M18 |  | Al 탈산 | B | 31 | 48 | 51050 | 79.18 | A | A |  | A | 1 |  | 1 | 1555 | 1585 | 5000 |  |  | 5000 | 58.93 | 10 | 84850 | 1647 |  | Y | 42 | 26 | [7 empty] | 임현진 | 2 |  |  |  |  | Y |  | 95.25 | 11-10 | 277.29 | 0 | A |  | 1628 | 1 | 0.14 | 1585 | 1.48 | 72 | 30 | 147 | 2:27 | 18 | 18 | 0 | 0 |  | 0 | 0 |  | AR | 2020-02-15 01:55 | 2020-02-15 02:04 | 10 | 2020-02-15 01:46 | 19 |  |  |  |  | Y | [8 empty] | 5 | 12.36 | 0 | [20 empty] | 1.42 |  |  | 0.05 | 0.05 | B | [9 empty] | 0 | 0 | 441 | 0 | 0 | 279 | 0 | 1102 | 0 | 310 | 0 | 0 | 0 | 36
2020-02-14 | C54450 | 3 | 중탄소 | SM45CB | 연주종료 | Si 탈산 | T | 36 | 85 | 48800 | 80.82 | A | A | A |  | 1 |  | 1 | 1535 | 1533 | 6100 |  |  | 6100 | 51.64 | 43 | 118121 | 1626 |  | Y | 41 | 29 |  |  | C54447 | 05 |  |  |  | 정종훈 | 2 |  |  | Y |  | Y |  | 101 | 11-9 | 195.59 | 0 | A |  | 1610 | 2 | 0.39 | 1560 | 1.85 | 67 | 35 | 371 | 6:11 | 7 | 9 | 0 | 0 |  | 0 | 13 |  | N2 | 2020-02-15 02:06 |  | 16 | 2020-02-15 01:53 | 29 |  |  |  |  | Y | [5 empty] | Y |  |  | 5 | 7.09 | 0 | [23 empty] | 0.59 | 0 | A | [9 empty] | 0 | 0 | 0 | 0 | 0 | 0 | 0 | 1210 | 0 | 0 | 0 | 0 | 0 | 15 |  |  | 5
2020-02-14 | A56976 | 1 | 고탄소 | AE1055LS |  | Al 탈산 | B | 33 | 36 | 52500 | 77.3 | A | A | A |  | 1 | 1 |  | 1520 | 1548 | 5000 |  |  | 5000 | 49.25 | 12 | 101532 | 1587 |  | Y | 40 | 32 |  |  | A56973 |  |  |  |  | 정용태 | 3 |  | Y |  |  |  |  | 107.35 | 13-5 | 0 | 232.38 | A |  | 1587 | 3 | 0.26 | 1552 | 1 | 68 | 34 | 280 | 4:40 | 25 | 25 | 100 | 0 |  | 0 |  |  | N2 | 2020-02-15 02:19 | 2020-02-15 02:36 | 17 | 2020-02-15 02:15 | 21 |  |  |  |  | Y |  |  |  | Y | [5 empty] | 0 | 231.49 | [23 empty] | 0.01 | 0 | A | [9 empty] | 0 | 0 | 847 | 32 | 0 | 0 | 0 | 649 | 0 | 544 | 0 | 0 | 0 | 64
2020-02-14 | B56928 | 2 | 저탄소 | ATA105M18 |  | Al 탈산 | B | 10 | 45 | 50150 | 81.13 | A | A |  | A | 1 |  | 1 | 1555 | 1556 | 5400 |  |  | 5400 | 63.64 | 10 | 84850 | 1644 |  | Y | 36 | 31 | 온도 저하 25톤 잔강합탕 |  | B56925 | 25 |  |  |  | 임현진 | 2 |  |  |  |  | Y |  | 97.25 | 12-2 | 186.32 | 0 | A |  | 1636 | 1 | 0.13 | 1571 | 1.62 | 58 | 22 | 207 | 3:27 | 18 | 18 | 0 | 0 |  | 0 | 0 |  | AR | 2020-02-15 02:55 | 2020-02-15 03:16 | 21 | 2020-02-15 02:44 | 32 |  |  |  |  | Y | [8 empty] | 5 | 15.03 | 0 | [20 empty] | 1.21 |  |  | 0.11 | 0.11 | A | [9 empty] | 0 | 0 | 73 | 592 | 0 | 225 | 0 | 602 | 0 | 257 | 0 | 0 | 0 | 0 |  |  | 7
2020-02-14 | C54451 | 3 | 중탄소 | SM45C | 연주종료 | Si 탈산 | T | 32 | 6 | 55000 | 92.12 | A | A | A |  | 1 |  | 1 | 1535 | 1766 | 6700 |  |  | 6700 | 97.56 | 25 | 68675 | 1629 |  | Y | 40 | 36 |  |  | C54448 | 05 |  |  |  | 도주용 | 2 |  | Y |  |  | Y | 4 | 97.85 | 13-1 | 344.09 | 0 | A |  | 1619 | 2 | 0.39 | 1560 | 1.55 | 67 | 34 | 405 | 6:45 | 10 | 13 | 0 | 0 |  | 0 | 15 |  | N2 | 2020-02-15 03:23 |  | 7 | 2020-02-15 03:09 | 21 |  |  |  |  | Y | [5 empty] | Y |  |  | 4 | 7.39 | 0 | [23 empty] | 0 | 0 | A | [9 empty] | 0 | 0 | 36 | 0 | 0 | 0 | 0 | 1156 | 0 | 300 | 200 | 0 | 0 | 40
2020-02-14 | A56977 | 1 | 고탄소 | AE1055LS |  | Al 탈산 | B | 20 | 34 | 51900 | 84.62 | A | A | A |  | 1 | 1 |  | 1520 | 1535 | 5400 |  |  | 5400 | 53.19 | 12 | 101532 | 1577 |  | Y | 41 | 34 |  |  | A56974 |  |  |  |  | 정용태 | 3 |  | Y |  |  |  |  | 100.3 | 12-8 | 0 | 242.63 | A |  | 1577 | 3 | 0.27 | 1542 | 0.83 | 58 | 30 | 319 | 5:19 | 25 | 25 | 101 | 0 |  | 0 |  |  | N2 | 2020-02-15 03:31 | 2020-02-15 03:42 | 11 | 2020-02-15 03:29 | 13 |  |  |  |  | Y |  |  |  | Y | [5 empty] | 0 | 280.69 | [23 empty] | 0 | 0 | A | [9 empty] | 51 | 0 | 824 | 21 | 0 | 0 | 0 | 591 | 0 | 544 | 0 | 0 | 0 | 23
2020-02-14 | B56929 | 2 | 저탄소 | ATA105M18 |  | Al 탈산 | B | 29 | 18 | 54000 | 90.15 | A | A |  | A | 1 |  | 1 | 1555 | 1546 | 6400 |  |  | 6400 | 62.86 | 12 | 101820 | 1646 |  | Y | 40 | 34 | [7 empty] | 임현진 | 2 |  |  |  |  | Y |  | 105.5 | 13-7 | 315.77 | 0 | A |  | 1625 | 1 | 0.12 | 1560 | 1.57 | 47 | 14 | 203 | 3:23 | 18 | 18 | 0 | 0 | 27 | 0 | 0 |  | AR | 2020-02-15 04:15 | 2020-02-15 04:24 | 9 | 2020-02-15 04:00 | 24 |  |  |  |  | Y | [8 empty] | 5 | 9.84 | 0 | [20 empty] | 1.28 |  |  | 0.07 | 0.07 | A | [9 empty] | 0 | 0 | 477 | 0 | 0 | 358 | 0 | 1356 | 0 | 410 | 0 | 0 | 0 | 38
2020-02-14 | C54452 | 3 | 중탄소 | SM45C | 연주종료 | Si 탈산 | T | 6 | 41 | 51800 | 81.73 | A | A | A |  | 1 |  | 1 | 1535 | 1560 | 5700 |  |  | 5700 | 64.84 | 32 | 87904 | 1616 |  | Y | 47 | 30 |  |  | C54448 | 05 |  |  |  | 정종훈 | 2 |  |  | Y |  | Y |  | 97.35 | 12-3 | 194.22 | 0 | A |  | 1598 | 2 | 0.39 | 1553 | 1.96 | 60 | 26 | 326 | 5:26 | 10 | 10 | 0 | 0 |  | 0 |  |  | N2 | 2020-02-15 04:13 |  | 24 | 2020-02-15 04:01 | 36 |  |  |  |  | Y | [5 empty] | Y |  |  | 5 | 7.29 | 0 | [23 empty] | 0 | 0 | A |  |  | 20.602 | 17.079 | 51.755 | 0.378 | 2.512 | 3.03 | 1798.99 | 0 | 0 | 97 | 16 | 0 | 0 | 0 | 844 | 0 | 300 | 100 | 0 | 0 | 0 |  |  | 5
2020-02-14 | A56978 | 1 | 고탄소 | AE1055LS |  | Al 탈산 | B | 35 | 38 | 53300 | 78.33 | A | A | A |  | 1 | 1 |  | 1520 | 1528 | 5400 |  |  | 5400 | 53.19 | 12 | 101532 | 1587 |  | Y | 40 | 31 |  |  | A56975 |  |  |  |  | 정용태 | 3 |  | Y |  |  |  |  | 106.9 | 13-4 | 0 | 155.75 | A |  | 1587 | 3 | 0.27 | 1544 | 1.08 | 60 | 28 | 312 | 5:12 | 25 | 25 | 102 | 0 |  | 0 |  |  | N2 | 2020-02-15 04:27 | 2020-02-15 04:41 | 14 | 2020-02-15 04:24 | 16 |  |  |  |  | Y |  |  |  | Y | [5 empty] | 0 | 265.64 | [23 empty] | 0.03 | 0 | A | [9 empty] | 0 | 0 | 772 | 32 | 0 | 0 | 0 | 794 | 0 | 692 | 98 | 0 | 0 | 55
2020-02-14 | B56930 | 2 | 저탄소 | ATA105M18 |  | Al 탈산 | B | 38 | 61 | 50100 | 83.63 | A | A |  | A | 1 |  | 1 | 1555 | 1554 | 6600 |  |  | 6600 | 64.82 | 12 | 101820 | 1655 |  | Y | 43 | 33 | [7 empty] | 임현진 | 2 |  |  |  |  | Y |  |  |  | 260.06 | 0 | A |  | 1638 | 1 | 0.16 | 1570 | 1.87 | 57 | 20 | 207 | 3:27 | 18 | 18 | 0 | 0 |  | 0 | 0 |  | AR | 2020-02-15 05:09 | 2020-02-15 05:24 | 15 | 2020-02-15 04:58 | 25 | EAF | 열간 보수 |  |  | Y | [8 empty] | 4.6 | 10.5 | 0 | [20 empty] | 1.12 |  |  | 0.19 | 0.19 | A | [9 empty] | 0 | 0 | 474 | 0 | 0 | 288 | 0 | 1255 | 0 | 259 | 0 | 0 | 0 | 27
2020-02-14 | C54453 | 3 | 중탄소 | SM45C | 연주종료 | Si 탈산 | T | 18 | 61 | 50950 | 85.95 | A | A | A |  | 1 |  | 1 | 1535 | 1527 | 6000 |  |  | 6000 | 60.67 | 36 | 98892 | 1617 |  | Y | 44 | 31 |  |  | C54450 | 05 |  |  |  | 도주용 | 2 |  | Y |  |  | Y | 4 | 100 | 12-2 | 139.67 | 0 | A |  | 1595 | 2 | 0.4 | 1548 | 1.47 | 55 | 20 | 367 | 6:07 | 10 | 10 | 0 | 0 |  | 0 | 10 |  | N2 | 2020-02-15 05:20 |  | 22 | 2020-02-15 05:10 | 32 |  |  |  |  | Y | [5 empty] | N |  |  | 5 | 8.18 | 0 | [23 empty] | 0 | 0 | A |  |  | 10.15 | 29.802 | 50.197 | 0.266 | 4.945 | 1.684 | 1485.27 | 0 | 0 | 144 | 0 | 0 | 0 | 0 | 596 | 0 | 300 | 100 | 0 | 0 | 55 |  |  | 5
2020-02-14 | A56979 | 1 | 고탄소 | AE1055LS | TUNDISH교체전 | Al 탈산 | B | 19 | 35 | 51600 | 79.82 | A | A | A |  | 1 | 1 |  | 1520 | 1531 | 6100 |  |  | 6100 | 69.09 | 12 | 88290 | 1574 |  | Y | 41 | 35 |  |  | A56976 |  |  |  |  | 정용태 | 3 |  | Y |  |  |  |  | 103 | 12-10 | 0 | 295.89 | A |  | 1574 | 3 | 0.26 | 1550 | 0.63 | 66 | 22 | 272 | 4:32 | 25 | 25 | 103 | 0 |  | 0 |  |  | N2 | 2020-02-15 05:42 | 2020-02-15 05:53 | 11 | 2020-02-15 05:41 | 13 |  |  |  |  | Y |  |  |  | Y | [5 empty] | 0 | 218.75 | [23 empty] | 5.29 | 0 | A | [9 empty] | 18 | 0 | 760 | 32 | 0 | 0 | 0 | 791 | 0 | 692 | 66 | 0 | 0 | 51
2020-02-14 | B56931 | 2 | 저탄소 | ATA105M18 | TUNDISH교체전 | Al 탈산 | B | 31 | 49 | 51000 | 89.75 | A | A |  | B | 1 |  | 1 | 1555 | 1544 | 6900 |  |  | 6900 | 77.04 | 12 | 89561 | 1634 |  | Y | 40 | 35 | [7 empty] | 임현진 | 2 |  |  |  |  | Y |  | 102.5 | 12-7 | 311.78 | 0 | A |  | 1633 | 1 | 0.18 | 1577 | 1.31 | 64 | 21 | 196 | 3:16 | 18 | 19 | 0 | 0 |  | 0 | 0 |  | AR | 2020-02-15 06:11 | 2020-02-15 06:31 | 20 | 2020-02-15 06:00 | 31 |  |  |  |  | Y | [8 empty] | 4.5 | 11.83 | 0 | [20 empty] | 1.2 |  |  | 0.08 | 0.08 | A | [9 empty] | 0 | 0 | 468 | 0 | 0 | 273 | 0 | 803 | 0 | 258 | 0 | 0 | 0 | 17 |  |  | 5
2020-02-14 | C54454 | 3 | 중탄소 | SM45C | 연주종료 | Si 탈산 | T | 37 | 81 | 49000 | 88.6 | A | A | B |  | 1 |  | 1 | 1535 | 1525 | 6300 |  |  | 6300 | 63.71 | 36 | 98892 | 1621 |  | Y | 41 | 30 |  |  | C54451 | 05 |  |  |  | 정종훈 | 2 |  |  | Y |  | Y |  | 105.05 | 12-3 | 210.83 | 0 | A |  | 1609 | 2 | 0.41 | 1562 | 1.31 | 69 | 29 | 344 | 5:44 | 10 | 13 | 0 | 0 |  | 0 | 10 |  | N2 | 2020-02-15 06:28 |  | 22 | 2020-02-15 06:16 | 34 |  |  |  |  | Y | [5 empty] | Y |  |  |  | 7.96 | 0 | [23 empty] | 0.6 | 0 | A | [9 empty] | 0 | 0 | 176 | 0 | 0 | 0 | 0 | 699 | 0 | 301 | 201 | 0 | 0 | 19 |  |  | 5
2020-02-14 | A56980 | 1 | 고탄소 | P-AE1055LSM | TUNDISH교체 | Al 탈산 | B | 33 | 37 | 52300 | 96.63 | A | B | B |  | 1 | 1 |  | 1520 | 1547 | 7000 |  |  | 7000 | 68.94 | 12 | 101532 | 1621 |  | Y | 52 | 44 |  |  | A56977 |  |  |  |  | 정용태 | 3 |  | Y |  |  |  |  | 108.6 | 13-6 | 0 | 338.94 | A |  | 1621 | 3 | 0.23 | 1577 | 1 | 93 | 36 | 341 | 5:41 | 25 | 30 | 104 | 0 |  | 0 |  |  | N2 | 2020-02-15 07:03 | 2020-02-15 07:27 | 26 | 2020-02-15 07:02 | 27 |  |  |  |  | Y |  |  |  | Y | [5 empty] | 0 | 308.79 | [19 empty] | 2.34 |  |  |  | 6.79 | 0 | A |  |  | 11.816 | 25.372 | 52.11 | 0.28 | 4.41 | 2.053 | 1522.05 | 64 | 0 | 873 | 53 | 0 | 0 | 0 | 848 | 0 | 672 | 0 | 0 | 0 | 26 |  |  |  |  | 1
2020-02-14 | B56932 | 2 | 저탄소 | 16MNCRS5HAM | TUNDISH교체 | Si 탈산 | B | 10 | 46 | 49450 | 109.25 | A | B |  | B | 1 |  | 1 | 1555 | 1547 | 10500 |  |  | 10500 | 112.76 | 12 | 93120 | 1667 |  | Y | 54 | 48 | [7 empty] | 임현진 | 2 |  |  |  |  | Y |  | 107.05 | 13-2 | 0.23 | 362.37 | A |  | 1683 | 1 | 0.18 | 1608 | 1.63 | 97 | 42 | 244 | 4:04 | 18 | 21 | 0 | 0 | 200 | 0 | 0 |  | N2 | 2020-02-15 07:39 | 2020-02-15 08:11 | 32 | 2020-02-15 07:23 | 48 |  |  |  |  | Y | [8 empty] | 4 | 0 | 44.3 | [19 empty] | 2.4 |  |  |  | 0.18 | 0.18 | A | [9 empty] | 843 | 569 | 100 | 241 | 0 | 0 | 0 | 897 | 0 | 0 | 0 | 0 | 0 | 0 |  |  | 14 |  | 1
2020-02-15 | C54455 | 3 | 중탄소 | SM45C | 연주종료 | Si 탈산 | T | 36 | 86 | 49200 | 87.05 | B | B | B |  | 1 |  | 1 | 1535 | 1564 | 5500 |  |  | 5500 | 55.62 | 36 | 98892 | 1618 |  | Y | 42 | 33 |  |  | C54452 | 05 |  |  |  | 박재승 | 3 |  | Y | N |  | Y |  | 102.85 | 11-10 | 172.15 | 0 | A |  | 1602 | 2 | 0.41 | 1560 | 1.35 | 67 | 28 | 445 | 7:25 | 10 | 10 | 0 | 0 |  | 0 | 10 |  | N2 | 2020-02-15 07:31 |  | 29 | 2020-02-15 07:15 | 44 |  |  |  |  | Y | [5 empty] | Y |  |  |  | 8.02 | 0 | [23 empty] | 0.6 | 0 | A | [9 empty] | 0 | 0 | 57 | 0 | 0 | 0 | 0 | 397 | 0 | 299 | 0 | 0 | 0 | 11 |  |  | 5
2020-02-15 | A56981 | 1 | 고탄소 | P-AE1055LSM |  | Al 탈산 | B | 20 | 35 | 52100 | 96.62 | B | B | B |  | 1 | 1 |  | 1520 | 1537 | 6000 |  |  | 6000 | 59.09 | 12 | 101532 | 1579 |  | Y | 42 | 37 | [7 empty] | 이호남 | 2 |  | Y |  |  |  |  | 102.35 | 12-10 | 0 | 261.12 | A |  | 1579 | 3 | 0.23 | 1541 | 0.72 | 57 | 22 | 289 | 4:49 | 25 | 30 | 105 | 0 |  | 0 |  |  | N2 | 2020-02-15 08:11 | 2020-02-15 08:39 | 28 | 2020-02-15 08:10 | 29 |  |  |  |  | Y |  |  |  | Y | [5 empty] | 0 | 396.91 | [23 empty] | 8.06 | 0 | A |  |  | 14.211 | 22.427 | 52.459 | 0.282 | 3.691 | 2.339 | 1602.18 | 88 | 0 | 858 | 30 | 0 | 0 | 0 | 1099 | 0 | 747 | 0 | 0 | 0 | 19
2020-02-15 | C54456 | 3 | 중탄소 | SM45C | 연주종료 | Si 탈산 | T | 6 | 42 | 50050 | 95.88 | B | B | B |  | 1 |  | 1 | 1535 | 1530 | 6100 |  |  | 6100 | 46.26 | 48 | 131856 | 1617 |  | Y | 54 | 33 |  |  | C54453 | 05 |  |  |  | 박재승 | 3 |  | Y |  |  | Y |  | 106.9 | 13-3 | 333.75 | 0 | A |  | 1597 | 2 | 0.4 | 1561 | 1.64 | 68 | 27 | 377 | 6:17 | 10 | 10 | 0 | 0 |  | 0 | 10 |  | N2 | 2020-02-15 08:39 |  | 31 | 2020-02-15 08:20 | 50 |  |  |  |  | Y | [5 empty] | N |  |  |  | 7.53 | 0 | [23 empty] | 0.6 | 0 | A |  |  | 8.714 | 25.291 | 56.314 | 0.203 | 6.462 | 2.226 | 1752.42 | 0 | 0 | 24 | 0 | 0 | 0 | 0 | 697 | 0 | 300 | 116 | 0 | 0 | 15 |  |  | 5
2020-02-15 | B56933 | 2 | 저탄소 | 16MNCRS5HAM |  | Si 탈산 | B | 29 | 19 | 51700 | 103.2 | B | B |  | B | 1 |  | 1 | 1555 | 1565 | 8400 |  |  | 8400 | 92.29 | 11 | 91020 | 1654 |  | Y | 47 | 41 | [7 empty] | 임승우 | 2 |  |  |  |  | Y |  | 105.8 | 13-7 | 0 | 299.55 | A |  | 1646 | 1 | 0.17 | 1577 | 1.53 | 66 | 27 | 246 | 4:06 | 18 | 19 | 0 | 0 |  | 0 | 0 |  | N2 | 2020-02-15 08:56 | 2020-02-15 09:09 | 13 | 2020-02-15 08:36 | 32 |  |  |  |  | Y | [8 empty] | 4 | 0 | 21.62 | [23 empty] | 0.15 | 0.15 | A | [9 empty] | 478 | 799 | 92 | 111 | 0 | 0 | 0 | 750 | 0 | 0 | 0 | 0 | 0 | 0 |  |  | 9
2020-02-15 | A56982 | 1 | 고탄소 | P-AE1055LSM |  | Al 탈산 | B | 35 | 39 | 52900 | 91.85 | B | B | B |  | 1 | 1 |  | 1520 | 1532 | 5000 |  |  | 5000 | 49.25 | 12 | 101532 | 1589 |  | Y | 41 | 32 | [7 empty] | 이호남 | 2 |  | Y |  |  |  |  | 102.6 | 12-9 | 0 | 264.82 | A |  | 1590 | 3 | 0.22 | 1542 | 0.96 | 58 | 20 | 281 | 4:41 | 25 | 30 | 106 | 0 |  | 0 |  |  | N2 | 2020-02-15 09:16 | 2020-02-15 09:43 | 27 | 2020-02-15 09:15 | 28 | [8 empty] | Y | [5 empty] | 0 | 375.67 | [23 empty] | 10.27 | 0 | A |  |  | 5.138 | 28.988 | 55.416 | 0.067 | 10.785 | 1.911 | 1828.31 | 36 | 0 | 840 | 24 | 0 | 0 | 0 | 296 | 0 | 297 | 0 | 0 | 0 | 14
2020-02-15 | C54457 | 3 | 중탄소 | SM48C | 연주종료 | Al 탈산 | T | 18 | 62 | 50300 | 90.55 | B | B | B |  | 1 |  | 1 | 1535 | 1534 | 6200 |  |  | 6200 | 94.04 | 24 | 65928 | 1615 |  | Y | 42 | 33 |  |  | C54454 | 05 |  |  |  | 박재승 | 3 |  | Y |  |  | Y |  | 104.65 | 12-6 | 220.06 | 0 | A |  | 1604 | 2 | 0.41 | 1565 | 1.44 | 74 | 30 | 360 | 6:00 | 10 | 11 | 0 | 0 |  | 0 | 10 |  | N2 | 2020-02-15 09:41 |  | 40 | 2020-02-15 09:20 | 61 |  |  |  |  | Y | [5 empty] | Y |  |  |  | 8.26 | 0 | [23 empty] | 0.6 | 0 | A |  |  | 9.857 | 28.254 | 50.344 | 0.254 | 5.107 | 1.781 | 1482.44 | 0 | 0 | 16 | 0 | 0 | 0 | 0 | 406 | 0 | 301 | 0 | 0 | 0 | 32
2020-02-15 | B56934 | 2 | 저탄소 | 16MNCRS5HAM |  | Si 탈산 | B | 38 | 62 | 50100 | 94.93 | B | B |  | B | 1 |  | 1 | 1555 | 1564 | 8600 |  |  | 8600 | 93.9 | 11 | 91586 | 1654 |  | Y | 47 | 42 | [7 empty] | 임승우 | 2 |  |  |  |  | Y |  | 107.1 | 12-9 | 0 | 291.11 | A |  | 1643 | 1 | 0.15 | 1577 | 1.46 | 66 | 26 | 233 | 3:53 | 18 | 18 | 0 | 0 |  | 0 | 0 |  | N2 | 2020-02-15 10:01 | 2020-02-15 10:13 | 12 | 2020-02-15 09:51 | 23 |  |  |  |  | Y | [8 empty] | 4 | 0 | 23.93 | [23 empty] | 0.1 | 0.1 | A | [9 empty] | 942 | 472 | 100 | 0 | 0 | 0 | 0 | 854 | 0 | 0 | 0 | 0 | 0 | 5 |  |  | 12
2020-02-15 | A56983 | 1 | 고탄소 | P-AE1055LSM |  | Al 탈산 | B | 19 | 36 | 51800 | 95.53 | B | B | B |  | 1 | 1 |  | 1520 | 1544 | 5700 |  |  | 5700 | 56.14 | 12 | 101532 | 1594 |  | Y | 46 | 37 | [7 empty] | 이호남 | 2 |  | N | Y |  |  |  | 107.45 | 13-5 | 0 | 332.33 | A |  | 1594 | 3 | 0.22 | 1549 | 0.92 | 65 | 28 | 286 | 4:46 | 25 | 30 | 107 | 0 |  | 0 |  |  | N2 | 2020-02-15 10:22 | 2020-02-15 10:46 | 23 | 2020-02-15 10:21 | 25 |  |  |  |  | Y |  |  |  | Y | [5 empty] | 0 | 327.4 | [23 empty] | 11.51 | 0 | A |  |  | 4.973 | 29.929 | 54.091 | 0.141 | 10.876 | 1.807 | 1751.92 | 82 | 0 | 876 | 43 | 0 | 0 | 0 | 297 | 0 | 296 | 0 | 0 | 0 | 38
2020-02-15 | C54458 | 3 | 중탄소 | SM48C | 연주종료 | Al 탈산 | T | 37 | 82 | 48300 | 89.2 | B | B | B |  | 1 |  | 1 | 1535 | 1554 | 5400 |  |  | 5400 | 54.06 | 33 | 99891 | 1625 |  | Y | 42 | 30 |  |  | C54455 | 05 |  |  |  | 박재승 | 3 |  | Y |  |  | Y |  | 102.95 | 12-1 | 148.48 | 0 | A |  | 1605 | 2 | 0.4 | 1566 | 1.5 | 75 | 31 | 389 | 6:29 | 10 | 10 | 0 | 0 |  | 0 | 10 |  | N2 | 2020-02-15 10:49 |  | 40 | 2020-02-15 10:27 | 62 |  |  |  |  | Y | [5 empty] | Y |  |  |  | 8.48 | 0 | [23 empty] | 0.6 | 0 | A | [9 empty] | 0 | 0 | 10 | 0 | 0 | 0 | 0 | 403 | 0 | 300 | 0 | 0 | 0 | 34
2020-02-15 | B56935 | 2 | 저탄소 | 16MNCRS5HAM |  | Si 탈산 | B | 31 | 50 | 51250 | 95.93 | B | B |  | B | 1 |  | 1 | 1555 | 1576 | 8300 |  |  | 8300 | 83.07 | 12 | 99912 | 1654 |  | Y | 47 | 37 |  |  | B56932 | 05 |  |  |  | 임승우 | 2 |  |  |  |  | Y |  | 107.55 | 13-2 | 0 | 176.73 | A |  | 1652 | 1 | 0.18 | 1591 | 1.53 | 80 | 37 | 193 | 3:13 | 18 | 18 | 0 | 0 |  | 0 | 0 |  | N2 | 2020-02-15 11:08 | 2020-02-15 11:22 | 14 | 2020-02-15 10:56 | 26 |  |  |  |  | Y | [8 empty] | 4 | 0 | 25.42 | [23 empty] | 0.2 | 0.2 | A | [9 empty] | 864 | 428 | 51 | 0 | 0 | 0 | 0 | 1098 | 0 | 0 | 0 | 0 | 0 | 5 |  |  | 12
2020-02-15 | A56984 | 1 | 고탄소 | P-AE1055LSM |  | Al 탈산 | B | 33 | 38 | 51900 | 96.37 | B | B | B |  | 1 | 1 |  | 1520 | 1538 | 5200 |  |  | 5200 | 61.46 | 10 | 84610 | 1584 |  | Y | 41 | 32 | [7 empty] | 이호남 | 2 |  |  | Y |  |  |  | 108.3 | 13-5 | 0 | 191.76 | A |  | 1601 | 3 | 0.22 | 1553 | 0.91 | 69 | 36 | 289 | 4:49 | 25 | 30 | 108 | 0 |  | 0 |  |  | N2 | 2020-02-15 11:36 | 2020-02-15 11:52 | 16 | 2020-02-15 11:33 | 18 |  |  |  |  | Y |  |  |  | Y | [5 empty] | 0 | 399.87 | [23 empty] | 0.03 | 0 | A |  |  | 4.241 | 29.738 | 55.626 | 0.064 | 13.116 | 1.87 | 1844.26 | 41 | 0 | 873 | 36 | 0 | 0 | 0 | 495 | 0 | 451 | 0 | 0 | 0 | 16
2020-02-15 | C54459 | 3 | 중탄소 | SM48C | 연주종료 | Al 탈산 | T | 36 | 87 | 48600 | 92.97 | B | B | B |  | 1 |  | 1 | 1535 | 1579 | 5900 |  |  | 5900 | 59.06 | 33 | 99891 | 1627 |  | Y | 47 | 35 |  |  | C54456 | 05 |  |  |  | 박재승 | 3 |  |  | Y |  | Y |  | 101.95 | 11-9 | 286.81 | 0 | A |  | 1615 | 2 | 0.4 | 1560 | 1.62 | 69 | 35 | 607 | 10:07 | 10 | 12 | 0 | 0 |  | 0 | 15 |  | N2 | 2020-02-15 11:52 |  | 43 | 2020-02-15 11:41 | 54 |  |  |  |  | Y | [5 empty] | Y |  |  |  | 3.59 | 0 | [23 empty] | 0.6 | 0 | B | [9 empty] | 0 | 0 | 0 | 0 | 0 | 0 | 0 | 553 | 0 | 300 | 0 | 0 | 0 | 0
2020-02-15 | B56936 | 2 | 저탄소 | 16MNCRS5HAM |  | Si 탈산 | B | 10 | 47 | 50100 | 103.08 | B | B |  | B | 1 |  | 1 | 1555 | 1544 | 8400 |  |  | 8400 | 84.07 | 12 | 99912 | 1657 |  | Y | 47 | 37 |  |  | B56933 | 05 |  |  |  | 임승우 | 2 |  |  |  |  | Y |  | 107.5 | 13-2 | 0 | 328.45 | A |  | 1653 | 1 | 0.16 | 1583 | 1.39 | 72 | 39 | 215 | 3:35 | 18 | 19 | 0 | 0 | 100 | 0 | 0 |  | N2 | 2020-02-15 12:16 | 2020-02-15 12:27 | 11 | 2020-02-15 12:00 | 27 |  |  |  |  | Y | [8 empty] | 4 | 0 | 25.5 | [23 empty] | 0.22 | 0.22 | A | [9 empty] | 535 | 682 | 45 | 0 | 0 | 0 | 0 | 946 | 0 | 0 | 0 | 0 | 0 | 5 |  |  | 13
2020-02-15 | A56985 | 1 | 고탄소 | P-AE1055LSM |  | Al 탈산 | B | 20 | 36 | 52300 | 84.23 | B | B | B |  | 1 | 1 |  | 1520 | 1549 | 4700 |  |  | 4700 | 46.29 | 12 | 101532 | 1600 |  | Y | 41 | 30 | [7 empty] | 이호남 | 2 |  | Y |  |  |  |  | 104.4 | 13-2 | 0 | 262.41 | A |  | 1600 | 3 | 0.22 | 1558 | 1 | 74 | 36 | 295 | 4:55 | 25 | 30 | 109 | 0 |  | 0 |  |  | N2 | 2020-02-15 12:33 | 2020-02-15 12:59 | 26 | 2020-02-15 12:32 | 27 |  |  |  |  | Y |  |  |  | Y | [5 empty] | 0 | 322.76 | [23 empty] | 1.06 | 0 | A |  |  | 4.001 | 30.48 | 54.388 | 0.097 | 13.593 | 1.784 | 1774.41 | 85 | 0 | 879 | 21 | 0 | 0 | 0 | 297 | 0 | 297 | 0 | 0 | 0 | 23
2020-02-15 | B56937 | 2 | 저탄소 | 16MNCRS5HAM |  | Si 탈산 | B | 29 | 20 | 52200 | 96.77 | B | B |  | B | 1 |  | 1 | 1555 | 1577 | 7500 |  |  | 7500 | 75.74 | 13 | 99022 | 1666 |  | Y | 43 | 38 |  |  | B56934 | 05 |  |  |  | 임승우 | 2 |  |  |  |  | Y |  | 104.7 | 13-6 | 0 | 204.85 | A |  | 1652 | 1 | 0.16 | 1584 | 1.43 | 73 | 36 | 192 | 3:12 | 18 | 19 | 0 | 0 |  | 0 | 0 |  | N2 | 2020-02-15 13:17 | 2020-02-15 13:32 | 15 | 2020-02-15 13:02 | 29 |  |  |  |  | Y | [8 empty] | 4 | 0 | 16.09 | [23 empty] | 0.15 | 0.15 | A | [9 empty] | 258 | 852 | 51 | 0 | 0 | 0 | 0 | 949 | 0 | 0 | 0 | 0 | 0 | 5 |  |  | 13
2020-02-15 | C54460 | 3 | 중탄소 | SM48C | 연주종료 | Al 탈산 | T | 6 | 43 | 50000 | 96.97 | B | B | B |  | 1 |  | 1 | 1535 | 1540 | 6300 |  |  | 6300 | 44.97 | 51 | 140097 | 1624 |  | Y | 48 | 34 |  |  | C54458 | 05 |  |  |  | 박재승 | 3 |  | Y |  |  | Y |  | 98.9 | 12-4 | 267.44 | 0 | A |  | 1618 | 2 | 0.42 | 1561 | 2.04 | 70 | 34 | 356 | 5:56 | 10 | 16 | 0 | 0 |  | 0 | 10 |  | N2 | 2020-02-15 13:18 |  | 23 | 2020-02-15 12:56 | 45 |  |  |  |  | Y | [5 empty] | Y |  |  |  | 3.39 | 0 | [23 empty] | 0.6 | 0 | A | [9 empty] | 0 | 0 | 0 | 0 | 0 | 0 | 0 | 745 | 0 | 300 | 125 | 0 | 0 | 13 |  |  | 5
2020-02-15 | A56986 | 1 | 고탄소 | P-AE1055LSM |  | Al 탈산 | B | 35 | 40 | 52700 | 88.7 | B | B | B |  | 1 | 1 |  | 1520 | 1557 | 4100 |  |  | 4100 | 40.38 | 12 | 101532 | 1597 |  | Y | 41 | 26 | [7 empty] | 이호남 | 2 |  | Y | [6 empty] | 0 | 204.4 | A |  | 1594 | 3 | 0.22 | 1550 | 0.94 | 66 | 32 | 302 | 5:02 | 25 | 30 | 110 | 0 |  | 0 |  |  | N2 | 2020-02-15 13:43 | 2020-02-15 14:03 | 20 | 2020-02-15 13:42 | 21 |  |  |  |  | Y |  |  |  | Y | [5 empty] | 0 | 357.7 | [23 empty] | 2.34 | 0 | A |  |  | 4.021 | 30.823 | 53.814 | 0.118 | 13.383 | 1.745 | 1774.41 | 72 | 0 | 869 | 31 | 0 | 0 | 0 | 452 | 0 | 407 | 0 | 0 | 0 | 9
2020-02-15 | B56938 | 2 | 저탄소 | 16MNCRS5HAM |  | Si 탈산 | B | 38 | 63 | 50050 |  | B | B |  |  | 1 |  | 2 | 1555 | 1596 | 6600 |  |  | 6600 | 65.04 | 13 | 101473 | 1657 |  | Y | 42 | 34 |  |  | B56935 | 07 |  |  |  | 임승우 | 2 |  |  |  |  | Y |  | 112.55 | 13-4 | 0 | 54.17 | A |  | 1590 | 1 | 0.21 | 1590 | 0 | 79 | 27 | 210 | 3:30 | 18 | 19 | 0 | 0 |  | 0 | 0 |  | N2 |  | 2020-02-15 14:43 |  | 2020-02-15 14:00 | 42 |  |  |  |  | Y | [8 empty] | 4 | 0 | 24.46 | [23 empty] | 0.18 | 0.18 | A | [9 empty] | 733 | 501 | 70 | 0 | 0 | 0 | 0 | 1204 | 0 | 0 | 0 | 0 | 0 | 5 |  |  | 7
2020-02-15 | C54461 | 3 | 중탄소 | SWRCH45 | TUNDISH교체전 | Al 탈산 | T | 18 | 63 | 50200 | 91.5 | B | B | D |  | 1 |  | 1 | 1535 | 1523 | 6100 |  |  | 6100 | 107.37 | 29 | 56811 | 1622 |  | Y | 45 | 33 |  |  | C54459 | 05 |  |  |  | 박재승 | 3 |  | Y |  |  | Y |  | 96.55 | 11-8 | 174.99 | 0 | A |  | 1606 | 2 | 0.41 | 1561 | 1.96 | 68 | 32 | 336 | 5:36 | 7 | 7 | 0 | 0 |  | 0 | 10 |  | N2 | 2020-02-15 14:16 |  | 32 | 2020-02-15 13:51 | 57 |  |  |  |  | Y | [5 empty] | Y |  |  |  | 2.21 | 0 | [23 empty] | 0.19 | 0 | A | [9 empty] | 0 | 0 | 0 | 0 | 0 | 0 | 0 | 847 | 0 | 300 | 169 | 0 | 0 | 34 |  |  | 5
2020-02-15 | A56987 | 1 | 고탄소 | P-AE1055LSM |  | Al 탈산 | B | 19 | 37 | 51700 | 84.33 | B | B | D |  | 1 | 1 |  | 1520 | 1547 | 5500 |  |  | 5500 | 54.17 | 12 | 101532 | 1603 |  | Y | 44 | 38 | [7 empty] | 이호남 | 2 |  | Y | [6 empty] | 0 | 230.55 | A |  | 1603 | 3 | 0.22 | 1560 | 1.08 | 76 | 32 | 257 | 4:17 | 25 | 30 | 111 | 0 |  | 0 |  |  | N2 | 2020-02-15 14:40 | 2020-02-15 15:16 | 36 | 2020-02-15 14:40 | 36 |  |  |  |  | Y |  |  |  | Y | [5 empty] | 0 | 311.78 | [23 empty] | 3.41 | 0 | A |  |  | 4.091 | 29.807 | 55.179 | 0.069 | 13.487 | 1.851 | 1844.26 | 60 | 0 | 895 | 17 | 0 | 0 | 0 | 556 | 0 | 380 | 0 | 0 | 0 | 26
2020-02-15 | C54462 | 3 | 저탄소 | SCM420HI |  | Al 탈산 | I | 37 | 83 | 48200 | 88.32 | B | D | D |  | 1 |  | 1 | 1560 | 1610 | 5900 |  |  | 5900 | 72.48 | 8 | 81400 | 1679 |  | INGOT | 42 | 35 | [7 empty] | 박재승 | [5 empty] | Y |  | 85.55 | 10-3 | 188.04 | 0 | A |  | 1668 | 2 | 0.39 | 1595 | 1.87 | 85 |  | 284 | 4:44 | 20 | 20 | 0 | 0 |  | 0 | 10 |  | AR | 2020-02-15 15:12 |  | 25 | 2020-02-15 15:03 | [5 empty] | Y | [5 empty] | N |  |  |  | 8.99 | 0 | [18 empty] | 0.9 |  |  |  |  | 0.46 | 0 | A | [9 empty] | 884 | 460 | 0 | 372 | 0 | 0 | 0 | 807 | 0 | 300 | 0 | 0 | 0 | 0
2020-02-15 | B56939 | 2 | 저탄소 | 16MNCRS5HAM | TUNDISH교체전 | Si 탈산 | B | 31 | 51 | 50700 | 92.97 | B | D |  | D | 2 |  | 1 | 1555 | 1539 | 6900 |  |  | 6900 | 69.44 | 12 | 99370 | 1657 |  | Y | 42 | 35 |  | Y | B56936 | 05 |  |  |  | 임승우 | 3 |  |  |  |  | Y |  |  |  | 0 | 68.14 | A |  | 1650 | 1 | 0.3 | 1586 | 0 | 75 | 31 | 229 | 3:49 | 18 | 19 | 0 | 0 | 150 | 0 | 0 |  | N2 | 2020-02-15 15:52 | 2020-02-15 16:07 | 15 | 2020-02-15 15:33 | 34 |  |  |  |  | Y | [8 empty] | 4 | 0 | 26.98 | [23 empty] | 0.15 | 0.15 | A | [9 empty] | 1194 | 95 | 0 | 232 | 0 | 0 | 0 | 893 | 0 | 0 | 0 | 0 | 0 | 0
2020-02-15 | A56988 | 1 | 고탄소 | P-AE1055LSM |  | Al 탈산 | B | 33 | 39 | 52100 | 83.57 | D | D | D |  | 1 | 1 |  | 1520 | 1531 | 5200 |  |  | 5200 | 51.22 | 12 | 101532 | 1597 |  | Y | 41 | 36 | [7 empty] | 차승주 | 2 |  | Y | N |  |  |  | 108.15 | 13-5 | 0 | 301.14 | A |  | 1597 | 3 | 0.27 | 1558 | 0.95 | 74 | 40 | 264 | 4:24 | 25 | 30 | 112 | 0 |  | 0 |  |  | N2 | 2020-02-15 16:24 | 2020-02-15 16:34 | 10 | 2020-02-15 16:23 | 11 |  |  |  |  | Y |  |  |  | Y | [5 empty] | 0 | 315.72 | [23 empty] | 5.36 | 0 | A |  |  | 4.212 | 29.72 | 55.233 | 0.091 | 13.113 | 1.858 | 1844.26 | 41 | 0 | 880 | 114 | 0 | 0 | 0 | 395 | 0 | 299 | 0 | 0 | 0 | 115
2020-02-15 | C54463 | 3 | 저탄소 | SCR415HA | 연주시작 | Al 탈산 | T | 36 | 88 | 48400 | 86.5 | D | D | D |  | 1 |  | 1 | 1550 | 1583 | 7500 |  |  | 7500 | 78.01 | 35 | 96145 | 1703 |  | Y | 51 | 42 | [7 empty] | 박지웅 | 2 |  |  |  |  | Y |  | 96.75 | 11-4 | 89.67 | 117.82 | A |  | 1651 | 2 | 0.38 | 1603 | 2 | 89 | 43 | 380 | 6:20 | 10 | 10 | 0 | 0 |  | 0 | 10 |  | N2 | 2020-02-15 16:14 |  | 24 | 2020-02-15 16:03 | 34 |  |  |  |  | Y | [5 empty] | Y |  |  |  | 4.1 | 0 | [23 empty] | 0.18 | 0 | A |  |  | 6.474 | 31.848 | 50.384 | 0.591 | 7.782 | 1.582 | 1405.19 | 367 | 883 | 0 | 721 | 0 | 0 | 0 | 693 | 0 | 301 | 0 | 0 | 0 | 0 |  |  | 12 |  | 1
2020-02-15 | B56940 | 2 | 중탄소 | SM45C | TUNDISH교체 | Si 탈산 | B | 10 | 48 | 0 | 98.27 | D | D |  | D | 1 |  | 1 | 1540 | 1545 | 8500 |  |  | 8500 | 91.33 | 11 | 93071 | 1666 |  | Y | 46 | 40 | [7 empty] | 김익규 | 3 |  |  |  |  | Y |  | 150.9 |  | 269.34 | 0 | A |  | 1651 | 1 | 0.13 | 1586 | 0 | 93 | 43 | 196 | 3:16 | 13 | 21 | 0 | 0 |  | 0 | 0 |  | N2 | 2020-02-15 17:18 | 2020-02-15 17:46 | 29 | 2020-02-15 17:07 | 40 |  |  |  |  | Y | [8 empty] | 5 | 0 | 17.48 | [19 empty] | 2.21 |  |  |  | 0.24 | 0.24 | A | [9 empty] | 0 | 0 | 0 | 0 | 0 | 119 | 0 | 1101 | 0 | 538 | 0 | 0 | 0 | 10 |  |  | 7 |  | 1
2020-02-15 | C54464 | 3 | 저탄소 | SCR415HA | 연주종료 | Al 탈산 | T | 6 | 44 | 49150 | 83.62 | D | D | D |  | 1 |  | 1 | 1550 | 1620 | 5400 |  |  | 5400 | 57.82 | 34 | 93398 | 1633 |  | Y | 44 | 34 | [7 empty] | 박지웅 | 2 |  |  |  |  | Y |  | 98.75 | 12-4 | 97.57 | 39.59 | A |  | 1632 | 2 | 0.44 | 1587 | 1.61 | 73 | 36 | 398 | 6:38 | 10 | 10 | 0 | 0 |  | 0 | 10 |  | N2 | 2020-02-15 17:18 |  | 21 | 2020-02-15 17:06 | 33 |  |  |  |  | Y | [5 empty] | Y |  |  |  | 3.27 | 0 | [23 empty] | 0.56 | 0 | A |  |  | 9.016 | 30.754 | 49.112 | 0.346 | 5.447 | 1.596 | 1471.53 | 857 | 381 | 0 | 257 | 0 | 0 | 0 | 893 | 0 | 299 | 0 | 0 | 0 | 0 |  |  | 5
2020-02-15 | A56989 | 1 | 고탄소 | P-AE1055LSM | TUNDISH교체전 | Al 탈산 | B | 20 | 37 | 50800 | 78.17 | D | D | D |  | 1 | 1 |  | 1520 | 1541 | 4700 |  |  | 4700 | 61.45 | 10 | 76487 | 1589 |  | Y | 41 | 33 | [7 empty] | 차승주 | 2 |  | Y |  |  |  |  | 0 | 10-1 | 0 | 315.21 | A |  | 1589 | 3 | 0.27 | 1548 | 1.11 | 64 | 29 | 269 | 4:29 | 25 | 30 | 113 | 0 |  | 0 |  |  | N2 | 2020-02-15 17:15 | 2020-02-15 17:43 | 28 | 2020-02-15 17:15 | 28 |  |  |  |  | Y |  |  |  | Y | [5 empty] | 0 | 286.22 | [23 empty] | 6.33 | 0 | A |  |  | 4.097 | 29.743 | 55.341 | 0.068 | 13.507 | 1.86 | 1844.26 | 65 | 0 | 880 | 9 | 0 | 0 | 0 | 297 | 0 | 197 | 0 | 0 | 0 | 7
2020-02-15 | B56941 | 2 | 중탄소 | SM45C |  | Si 탈산 | B | 29 | 21 | 52000 | 87.93 | D | D |  | D | 1 |  | 1 | 1540 | 1566 | 5400 |  |  | 5400 | 58.21 | 11 | 92763 | 1635 |  | Y | 40 | 35 | [7 empty] | 김익규 | 3 |  |  |  |  | Y |  | 90.9 | 11-10 | 210.01 | 0.1 | A |  | 1626 | 1 | 0.14 | 1563 | 0 | 70 | 28 | 217 | 3:37 | 15 | 20 | 0 | 0 |  | 0 | 0 |  | N2 | 2020-02-15 18:16 | 2020-02-15 18:48 | 31 | 2020-02-15 18:05 | 42 |  |  |  |  | Y | [8 empty] | 5 | 0 | 18.72 | [23 empty] | 0.32 | 0.32 | A | [9 empty] | 0 | 0 | 20 | 0 | 0 | 239 | 0 | 502 | 0 | 0 | 0 | 0 | 0 | 0 |  |  | 7
2020-02-15 | A56990 | 1 | 고탄소 | AE1055LS | TUNDISH교체 | Al 탈산 | B | 35 | 41 | 50000 | 86.68 | D | D | D |  | 1 | 1 |  | 1520 | 1559 | 5800 |  |  | 5800 | 57.12 | 12 | 101532 | 1626 |  | Y | 44 | 40 | [7 empty] | 차승주 | 2 |  | Y |  |  |  |  | 107.85 | 13-4 | 0 | 307.69 | A |  | 1626 | 3 | 0.23 | 1575 | 1.19 | 91 | 37 | 296 | 4:56 | 25 | 25 | 114 | 0 |  | 0 |  |  | N2 | 2020-02-15 18:28 | 2020-02-15 19:12 | 44 | 2020-02-15 18:28 | 45 |  |  |  |  | Y |  |  |  | Y | [5 empty] | 0 | 255.09 | [19 empty] | 2.08 |  |  |  | 7.77 | 0 | A | [9 empty] | 21 | 0 | 824 | 0 | 0 | 0 | 0 | 297 | 0 | 196 | 0 | 0 | 0 | 44 |  |  |  |  | 1
2020-02-15 | C54465 | 3 | 저탄소 | SCR415HA | 연주종료 | Al 탈산 | T | 18 | 64 | 50150 | 82.82 | D | D | D |  | 1 |  | 1 | 1550 | 1599 | 6000 |  |  | 6000 | 66.19 | 33 | 90651 | 1627 | 362 | Y | 45 | 33 |  |  | C54462 | 03 |  |  |  | 박지웅 | 2 |  | Y |  |  | Y |  | 100.7 | 12-2 | 76.82 | 64.08 | A |  | 1627 | 2 | 0.4 | 1580 | 1.88 | 66 | 34 | 414 | 6:54 | 10 | 10 | 0 | 0 |  | 0 | 10 |  | N2 | 2020-02-15 18:23 |  | 16 | 2020-02-15 18:10 | 29 |  |  |  |  | Y | [5 empty] | Y |  |  |  | 4.5 | 0 | [23 empty] | 0.97 | 0 | A | [9 empty] | 556 | 864 | 22 | 244 | 0 | 0 | 0 | 699 | 0 | 301 | 0 | 0 | 0 | 0 |  |  | 5
2020-02-15 | B56942 | 2 | 중탄소 | SM45C |  | Si 탈산 | B | 38 | 64 | 50350 | 94.38 | D | D |  | D | 1 |  | 1 | 1540 | 1547 | 6400 |  |  | 6400 | 70.18 | 11 | 91194 | 1617 |  | Y | 40 | 34 | [7 empty] | 김익규 | 3 |  |  |  |  | Y |  |  |  | 0 | 300.4 | A |  | 1610 | 1 | 0.19 | 1550 | 1.39 | 57 | 20 | 234 | 3:54 | 15 | 18 | 0 | 0 |  | 0 | 0 |  | N2 | 2020-02-15 19:30 | 2020-02-15 19:44 | 14 | 2020-02-15 19:11 | 33 |  |  |  |  | Y | [8 empty] | 5 | 0 | 37 | [23 empty] | 0.67 | 0.67 | A | [9 empty] | 0 | 0 | 10 | 0 | 0 | 193 | 0 | 705 | 0 | 0 | 0 | 0 | 0 | 17 |  |  | 5
2020-02-15 | C54466 | 3 | 저탄소 | SCR415HA | 연주종료 | Al 탈산 | T | 37 | 84 | 49000 | 80.98 | D | D | D |  | 1 |  | 1 | 1550 | 1585 | 6700 |  |  | 6700 | 67.75 | 36 | 98892 | 1628 |  | Y | 48 | 35 |  |  |  | 05 |  |  |  | 박지웅 | 2 |  | Y |  |  | Y |  | 102.7 | 11-10 | 62.06 | 75.15 | A |  | 1622 | 2 | 0.4 | 1582 | 1.67 | 68 | 32 | 332 | 5:32 | 10 | 10 | 0 | 0 |  | 0 | 10 |  | N2 | 2020-02-15 19:28 |  | 14 | 2020-02-15 19:19 | 22 |  |  |  |  | Y | [5 empty] | Y |  |  |  | 0 | 0.95 | [23 empty] | 0 | 0.25 | A | [9 empty] | 1112 | 545 | 0 | 238 | 0 | 0 | 0 | 1204 | 0 | 300 | 0 | 0 | 0 | 0 |  |  | 5
2020-02-15 | A56991 | 1 | 고탄소 | AE1055LS |  | Al 탈산 | B | 19 | 38 | 50000 | 83.52 | D | D | D |  | 1 | 1 |  | 1520 | 1546 | 4600 |  |  | 4600 | 45.31 | 12 | 101532 | 1592 |  | Y | 44 | 40 | [7 empty] | 차승주 | 2 |  | Y |  |  |  |  | 107.2 | 13-4 | 0 | 296.87 | A |  | 1592 | 3 | 1000 | 1554 | 0.95 | 70 | 31 | 259 | 4:19 | 25 | 27 | 115 | 0 |  | 0 |  |  | N2 | 2020-02-15 19:33 | 2020-02-15 20:17 | 44 | 2020-02-15 19:33 | 44 |  |  |  |  | Y |  |  |  | Y | [5 empty] | 0 | 226.26 | [23 empty] | 0.03 | 0 | A | [9 empty] | 46 | 0 | 842 | 0 | 0 | 0 | 0 | 299 | 0 | 199 | 0 | 0 | 0 | 43
2020-02-15 | B56943 | 2 | 중탄소 | SM45C |  | Si 탈산 | B | 31 | 52 | 50350 | 85.33 | D | D |  | D | 1 |  | 1 | 1540 | 1547 | 5500 |  |  | 5500 | 58.74 | 11 | 93632 | 1614 |  | Y | 40 | 28 | [7 empty] | 김익규 | 3 |  |  |  |  | Y |  | 99.35 | 12-3 | 0.13 | 245.79 | A |  | 1610 | 1 | 0.2 | 1548 | 0 | 55 | 18 | 221 | 3:41 | 15 | 22 | 0 | 0 |  | 0 | 0 |  | N2 | 2020-02-15 20:25 | 2020-02-15 20:51 | 26 | 2020-02-15 20:15 | 36 |  |  |  |  | Y | [8 empty] | 4.5 | 0 | 47.68 | [23 empty] | 0.2 | 0.2 | A | [9 empty] | 0 | 0 | 0 | 0 | 0 | 156 | 0 | 747 | 0 | 0 | 0 | 0 | 0 | 21
2020-02-15 | A56992 | 1 | 고탄소 | AE1055LS |  | Al 탈산 | B | 33 | 40 | 52100 | 86.73 | D | D | D |  | 1 | 1 |  | 1520 | 1558 | 4500 |  |  | 4500 | 53.19 | 10 | 84610 | 1602 |  | Y | 43 | 36 | [7 empty] | 차승주 | 2 |  |  | Y | [5 empty] | 0 | 293.87 | A |  | 1602 | 3 | 0.24 | 1564 | 0.88 | 80 | 37 | 275 | 4:35 | 25 | 25 | 116 | 0 |  | 0 |  |  | N2 | 2020-02-15 20:37 | 2020-02-15 21:21 | 44 | 2020-02-15 20:37 | 44 |  |  |  |  | Y |  |  |  | Y | [5 empty] | 0 | 321.75 | [23 empty] | 1.24 | 0 | A | [9 empty] | 30 | 0 | 831 | 8 | 0 | 0 | 0 | 299 | 0 | 199 | 0 | 0 | 0 | 39
2020-02-15 | C54467 | 3 | 저탄소 | SCR415HA | TUNDISH교체전 | Al 탈산 | T | 36 | 89 | 47950 | 79.13 | D | D | D |  | 1 |  | 1 | 1550 | 1636 | 5600 |  |  | 5600 | 56.63 | 36 | 98892 | 1636 |  | Y | 42 | 31 |  |  |  | 05 |  |  |  | 박지웅 | 2 |  | Y |  |  | Y |  | 103.05 | 11-10 | 71.58 | 37.75 | A |  | 1619 | 2 | 0.41 | 1570 | 1.58 | 56 | 28 | 504 | 8:24 | 10 | 10 | 0 | 0 |  | 0 | 10 |  | N2 | 2020-02-15 20:33 |  | 11 | 2020-02-15 20:27 | 17 |  |  |  |  | Y | [5 empty] | Y |  |  |  | 3.95 | 0 | [23 empty] | 0.2 | 0 | A | [9 empty] | 1097 | 291 | 0 | 169 | 0 | 0 | 0 | 990 | 0 | 300 | 0 | 0 | 0 | 0
2020-02-15 | B56944 | 2 | 중탄소 | SM45C |  | Si 탈산 | B | 10 | 49 | 49800 | 81.92 | D | D |  | D | 1 |  | 1 | 1540 | 1567 | 4900 |  |  | 4900 | 52.14 | 12 | 93982 | 1614 |  | Y | 40 | 34 | [7 empty] | 김익규 | 2 |  |  |  |  | Y |  | 96 | 11-10 | 164 | 0 | A |  | 1600 | 1 | 0.14 | 1552 | 1.33 | 59 | 21 | 223 | 3:43 | 15 | 16 | 0 | 0 |  | 0 | 0 |  | N2 | 2020-02-15 21:23 | 2020-02-15 21:57 | 33 | 2020-02-15 21:12 | 45 |  |  |  |  | Y | [8 empty] | 4.5 | 0 | 9.69 | [23 empty] | 0.18 | 0.18 | A | [9 empty] | 0 | 0 | 11 | 0 | 0 | 180 | 0 | 895 | 0 | 158 | 0 | 0 | 0 | 0
2020-02-15 | A56993 | 1 | 고탄소 | AE1055LS |  | Al 탈산 | B | 32 | 7 | 52900 | 100.1 | D | D | D |  | 1 | 1 |  | 1520 | 1530 | 6200 |  |  | 6200 | 73.28 | 10 | 84610 | 1602 |  | Y | 61 | 39 | [7 empty] | 차승주 | 2 |  |  | Y |  |  |  | 103.3 | 13-7 | 0.14 | 224.37 | A |  | 1602 | 3 | 0.25 | 1550 | 1.41 | 66 | 23 | 256 | 4:16 | 25 | 26 | 117 | 0 |  | 0 |  |  | N2 | 2020-02-15 21:52 | 2020-02-15 22:24 | 32 | 2020-02-15 21:49 | 35 |  |  |  |  | Y |  |  |  | Y | [5 empty] | 0 | 282.81 | [23 empty] | 0.02 | 0 | A | [9 empty] | 42 | 0 | 815 | 25 | 0 | 0 | 0 | 547 | 0 | 199 | 0 | 0 | 0 | 88
2020-02-15 | C54468 | 3 | 저탄소 | SCM420HT | 연주시작 | Al 탈산 | T | 6 | 45 | 48950 | 128.17 | D | D | A |  | 1 |  | 1 | 1550 | 1567 | 12000 |  |  | 12000 | 129.96 | 33 | 92334 | 1681 |  | Y | 67 | 63 |  |  |  | 05 |  |  |  | 박지웅 | 2 |  | Y | N |  | Y |  | 99.25 | 12-4 | 30.88 | 403.14 | A |  | 1660 | 2 | 0.39 | 1596 | 1.42 | 86 | 44 | 449 | 7:29 | 13 | 13 | 0 | 0 |  | 0 | 17 |  | N2 | 2020-02-15 22:57 |  | 14 | 2020-02-15 22:40 | 31 |  |  |  |  | Y | [5 empty] | N |  |  | 6 | 5.86 | 0 | [23 empty] | 2.25 | 0 | A | [9 empty] | 0 | 1331 | 0 | 379 | 0 | 0 | 0 | 698 | 0 | 300 | 0 | 0 | 0 | 0 |  |  | 12 |  | 1
2020-02-15 | B56945 | 2 | 중탄소 | SM45C |  | Si 탈산 | B | 29 | 22 | 51400 | 92.43 | D | D |  | A | 1 |  | 1 | 1540 | 1576 | 5500 |  |  | 5500 | 54.35 | 12 | 101196 | 1626 |  | Y | 41 | 32 | [7 empty] | 김익규 | 3 |  |  |  |  | Y |  | 102.5 | 13-3 | 164.11 | 0 | A |  | 1612 | 1 | 0.15 | 1556 | 1.42 | 63 | 20 | 257 | 4:17 | 15 | 16 | 0 | 0 |  | 0 | 0 |  | N2 | 2020-02-15 22:38 | 2020-02-15 23:01 | 24 | 2020-02-15 22:21 | 40 |  |  |  |  | Y | [8 empty] | 4.5 | 0 | 13.16 | [23 empty] | 0.16 | 0.16 | A | [9 empty] | 0 | 0 | 48 | 0 | 0 | 152 | 0 | 793 | 0 | 0 | 0 | 0 | 0 | 0 |  |  | 7
2020-02-15 | A56994 | 1 | 고탄소 | AE1055LS |  | Al 탈산 | B | 35 | 42 | 52500 | 74.83 | D | A | A |  | 1 | 1 |  | 1520 | 1546 | 4700 |  |  | 4700 | 55.55 | 10 | 84610 | 1595 |  | Y | 43 | 30 | [7 empty] | 차승주 | 2 |  | Y |  |  |  |  | 102 | 12-8 | 4.4 | 267.05 | A |  | 1595 | 3 | 0.26 | 1553 | 1.27 | 69 | 30 | 297 | 4:57 | 25 | 25 | 118 | 0 |  | 0 |  |  | N2 | 2020-02-15 22:50 | 2020-02-15 23:24 | 35 | 2020-02-15 22:50 | 35 | [8 empty] | Y | [5 empty] | 0 | 20.13 | [23 empty] | 1.12 | 0 | A | [9 empty] | 9 | 0 | 856 | 0 | 0 | 0 | 0 | 651 | 0 | 198 | 0 | 0 | 0 | 48
2020-02-15 | B56946 | 2 | 중탄소 | SM45C |  | Si 탈산 | B | 38 | 65 | 49050 | 87.23 | A | A |  | A | 1 |  | 1 | 1540 | 1586 | 4900 |  |  | 4900 | 48.42 | 12 | 101196 | 1617 |  | Y | 41 | 31 | [7 empty] | 김익규 | 3 |  |  |  |  | Y |  | 109.95 | 13-1 | 211.59 | 0 | A |  | 1608 | 1 | 0.17 | 1562 | 1.39 | 69 | 26 | 233 | 3:53 | 15 | 16 | 0 | 0 |  | 0 | 0 |  | N2 | 2020-02-15 23:38 | 2020-02-16 00:04 | 26 | 2020-02-15 23:24 | 40 |  |  |  |  | Y | [8 empty] | 4.5 | 0 | 10.57 | [23 empty] | 0.09 | 0.09 | A | [9 empty] | 0 | 0 | 408 | 0 | 0 | 176 | 0 | 503 | 0 | 202 | 0 | 0 | 0 | 12 |  |  | 7
2020-02-15 | C54469 | 3 | 저탄소 | SCM420HT | 연주종료 | Al 탈산 | T | 18 | 65 | 49750 | 108.43 | A | A | A |  | 1 |  | 1 | 1550 | 1603 | 7000 |  |  | 7000 | 75.81 | 33 | 92334 | 1651 | 362 | Y | 57 | 39 | [7 empty] | 정종훈 | 2 |  |  |  |  | Y |  | 98 | 11-9 | 0 | 12.2 | A |  | 1650 | 2 | 0.4 | 1579 | 2.03 | 69 | 40 | 512 | 8:32 | 13 | 16 | 0 | 0 |  | 0 | 15 |  | N2 | 2020-02-15 23:59 |  | 13 | 2020-02-15 23:43 | 30 |  |  |  |  | Y | [5 empty] | N |  |  | 5 | 3.08 | 7.21 | [23 empty] | 0 | 0.3 | A |  |  | 5.404 | 34.068 | 49.377 | 0.399 | 9.137 | 1.449 | 1391.47 | 1293 | 149 | 16 | 499 | 0 | 0 | 0 | 751 | 0 | 299 | 200 | 0 | 0 | 21 |  |  | 5
2020-02-15 | A56995 | 1 | 고탄소 | AE1055LS |  | Al 탈산 | B | 19 | 39 | 52100 | 85.2 | A | A | A |  | 1 | 1 |  | 1520 | 1541 | 5800 |  |  | 5800 | 57.12 | 12 | 101532 | 1587 |  | Y | 41 | 35 |  |  | A56992 |  |  |  |  | 정용태 | 3 |  |  | Y |  |  |  | 106.35 | 13-3 | 189.31 | 0 | A |  | 1587 | 3 | 0.25 | 1551 | 0.82 | 67 | 32 | 246 | 4:06 | 25 | 26 | 119 | 0 |  | 0 |  |  | N2 | 2020-02-16 00:04 | 2020-02-16 00:26 | 22 | 2020-02-16 00:04 | 22 |  |  |  |  | Y |  |  |  | Y | [5 empty] | 0 | 298.09 | [23 empty] | 2.52 | 0 | A | [9 empty] | 0 | 0 | 786 | 22 | 0 | 0 | 0 | 696 | 0 | 539 | 0 | 0 | 0 | 53
2020-02-15 | B56947 | 2 | 중탄소 | SM45C |  | Si 탈산 | B | 15 | 1 | 52900 | 89.2 | A | A |  | A | 1 |  | 1 | 1540 | 1564 | 7200 |  |  | 7200 | 71.15 | 12 | 101196 | 1646 |  | Y | 44 | 40 | [7 empty] | 임현진 | 2 |  |  |  |  | Y |  | 96.7 | 13-1 | 303.4 | 0 | A |  | 1642 | 1 | 0.14 | 1574 | 1.82 | 81 | 31 | 266 | 4:26 | 15 | 16 | 0 | 0 | 40 | 0 | 0 |  | N2 | 2020-02-16 00:42 | 2020-02-16 01:08 | 25 | 2020-02-16 00:31 | 37 |  |  |  |  | Y | [8 empty] | 4 | 0 | 10.07 | 대보수 래들 (가열불량) | [19 empty] | 1.71 |  |  | 0.11 | 0.11 | A | [9 empty] | 0 | 0 | 477 | 0 | 0 | 153 | 0 | 498 | 0 | 256 | 0 | 0 | 0 | 12 |  |  | 7
2020-02-15 | C54470 | 3 | 저탄소 | SCM420HT | 연주종료 | Al 탈산 | T | 37 | 85 | 47450 | 97.57 | A | A | A |  | 1 |  | 1 | 1550 | 1584 | 6300 |  |  | 6300 | 68.23 | 33 | 92334 | 1645 |  | Y | 42 | 37 | [7 empty] | 도주용 | 2 |  | N |  |  | Y | 4 | 98.25 | 11-6 | 33.9 | 5.44 | A |  | 1630 | 2 | 0.4 | 1573 | 1.36 | 63 | 36 | 409 | 6:49 | 13 | 13 | 0 | 0 |  | 0 | 14 |  | N2 | 2020-02-16 00:55 |  | 18 | 2020-02-16 00:42 | 32 |  |  |  |  | Y | [5 empty] | N |  |  | 5 | 5.77 | 0.75 | [23 empty] | 0 | 0 | B |  |  | 5.449 | 34.472 | 48.677 | 0.272 | 8.933 | 1.412 | 1399.47 | 1396 | 149 | 56 | 205 | 0 | 0 | 0 | 606 | 0 | 301 | 199 | 0 | 0 | 0 |  |  | 5
2020-02-15 | A56996 | 1 | 고탄소 | AE1055LS |  | Al 탈산 | B | 31 | 53 | 51800 | 75.8 | A | A | A |  | 1 | 1 |  | 1520 | 1530 | 5000 |  |  | 5000 | 49.25 | 12 | 101532 | 1583 |  | Y | 41 | 32 |  |  | A56993 |  |  |  |  | 정용태 | 2 |  | Y |  |  |  |  | 99.3 | 12-3 | 0 | 253.38 | A |  | 1583 | 3 | 0.25 | 1549 | 0.97 | 65 | 30 | 275 | 4:35 | 25 | 25 | 120 | 0 |  | 0 |  |  | N2 | 2020-02-16 00:56 | 2020-02-16 01:28 | 32 | 2020-02-16 00:55 | 32 | [8 empty] | Y | [5 empty] | 0 | 236.65 | [23 empty] | 3.5 | 0 | A | [9 empty] | 46 | 0 | 836 | 0 | 0 | 0 | 0 | 598 | 0 | 434 | 0 | 0 | 0 | 16
2020-02-15 | B56948 | 2 | 중탄소 | SM45C |  | Si 탈산 | B | 10 | 50 | 50250 | 78.37 | A | A |  | A | 1 |  | 1 | 1540 | 1575 | 4600 |  |  | 4600 | 46.88 | 12 | 98124 | 1626 |  | Y | 41 | 28 | [7 empty] | 임현진 | 2 |  |  |  |  | Y |  |  |  | 234.29 | 0 | A |  | 1614 | 1 | 0.11 | 1566 | 1.54 | 73 | 34 | 224 | 3:44 | 15 | 16 | 0 | 0 |  | 0 | 0 |  | N2 | 2020-02-16 01:34 | 2020-02-16 02:09 | 34 | 2020-02-16 01:24 | 44 |  |  |  |  | Y | [8 empty] | 4.7 | 0 | 8.64 | [23 empty] | 0.14 | 0.14 | A | [9 empty] | 0 | 0 | 140 | 0 | 0 | 167 | 0 | 707 | 0 | 412 | 0 | 0 | 0 | 8
2020-02-15 | C54471 | 3 | 저탄소 | SCM420HT | 연주종료 | Al 탈산 | T | 36 | 90 | 48000 | 92.73 | A | A | A |  | 1 |  | 1 | 1550 | 1558 | 7200 |  |  | 7200 | 72.81 | 36 | 98892 | 1636 |  | Y | 53 | 37 |  |  | C54468 | 05 |  |  |  | 정종훈 | 2 |  | Y |  |  | Y |  | 103.6 | 11-10 | 0 | 16.72 | A |  | 1639 | 2 | 0.4 | 1583 | 1.87 | 73 | 43 | 534 | 8:54 | 13 | 14 | 0 | 0 |  | 0 | 10 |  | N2 | 2020-02-16 02:02 |  | 11 | 2020-02-16 01:51 | 22 |  |  |  |  | Y | [5 empty] | N |  |  | 4.5 | 1.57 | 4.2 | [23 empty] | 0 | 0 | A | [9 empty] | 944 | 565 | 0 | 349 | 0 | 0 | 0 | 590 | 0 | 299 | 199 | 0 | 0 | 12 |  |  | 5
2020-02-15 | A56997 | 1 | 고탄소 | AE1055LS |  | Al 탈산 | B | 32 | 8 | 54900 | 85.42 | A | A | A |  | 1 | 1 |  | 1520 | 1555 | 4800 |  |  | 4800 | 40.52 | 14 | 118454 | 1593 |  | Y | 40 | 31 |  |  | A56994 |  |  |  |  | 정용태 | 3 |  | Y |  |  |  |  | 99.75 | 13-3 | 0 | 234.23 | A |  | 1593 | 3 | 0.24 | 1556 | 1.06 | 72 | 23 | 280 | 4:40 | 25 | 25 | 121 | 0 |  | 0 | 0 |  | N2 | 2020-02-16 02:10 | 2020-02-16 02:29 | 18 | 2020-02-16 02:00 | 29 |  |  |  |  | Y |  |  |  | Y | [5 empty] | 0 | 173.55 | [19 empty] | 1.29 |  |  |  | 5.76 | 0 | A | [9 empty] | 60 | 0 | 838 | 19 | 0 | 0 | 0 | 746 | 0 | 595 | 97 | 0 | 0 | 44
2020-02-15 | B56949 | 2 | 중탄소 | SM45CB |  | Si 탈산 | B | 29 | 23 | 0 | 83.38 | A | A |  | A | 1 |  | 1 | 1540 | 1545 | 5300 |  |  | 5300 | 58.5 | 12 | 90600 | 1626 |  | Y | 41 | 30 | [7 empty] | 임현진 | 2 |  |  |  |  | Y |  |  |  | 182.14 | 0 | A |  | 1615 | 1 | 0.1 | 1564 | 1.48 | 71 | 32 | 191 | 3:11 | 14 | 15 | 0 | 0 |  | 0 | 0 |  | N2 | 2020-02-16 02:42 | 2020-02-16 03:10 | 28 | 2020-02-16 02:28 | 43 |  |  |  |  | Y | [8 empty] | 4.5 | 0 | 7.61 | [23 empty] | 0.02 | 0.02 | A | [9 empty] | 0 | 0 | 412 | 0 | 0 | 71 | 0 | 804 | 0 | 157 | 0 | 0 | 0 | 32
2020-02-15 | C54472 | 3 | 저탄소 | SCM420HT | 연주종료 | Al 탈산 | T | 6 | 46 | 48350 | 97.72 | A | A | A |  | 1 |  | 1 | 1550 | 1561 | 7200 |  |  | 7200 | 72.81 | 36 | 98892 | 1642 |  | Y | 63 | 38 |  |  | C54469 | 05 |  |  |  | 도주용 | 2 |  |  | Y |  | Y | 4 | 107.5 | 13-3 | 113.96 | 38.35 | A |  | 1630 | 2 | 0.41 | 1583 | 2.14 | 73 | 40 | 324 | 5:24 | 13 | 13 | 0 | 0 |  | 0 | 13 |  | N2 | 2020-02-16 03:07 |  | 10 | 2020-02-16 02:54 | 23 |  |  |  |  | Y | [5 empty] | N |  |  | 5 | 6.39 | 0 | [23 empty] | 0 | 0.01 | A | [9 empty] | 1284 | 251 | 245 | 278 | 0 | 0 | 0 | 606 | 0 | 301 | 0 | 0 | 0 | 8 |  |  | 5
2020-02-15 | A56998 | 1 | 고탄소 | AE1055LS |  | Al 탈산 | B | 35 | 43 | 53200 | 85.97 | A | A | A |  | 1 | 1 |  | 1520 | 1534 | 5700 |  |  | 5700 | 67.37 | 10 | 84610 | 1578 |  | Y | 41 | 33 |  |  | A56995 |  |  |  |  | 정용태 | 3 |  | Y |  |  |  |  | 104.8 | 12-10 | 0 | 172.19 | A |  | 1578 | 3 | 0.24 | 1543 | 0.78 | 59 | 27 | 288 | 4:48 | 25 | 25 | 122 | 0 |  | 0 |  |  | N2 | 2020-02-16 03:18 | 2020-02-16 03:29 | 11 | 2020-02-16 03:17 | 12 |  |  |  |  | Y |  |  |  | Y | [5 empty] | 0 | 237.49 | [23 empty] | 7 | 0 | A | [9 empty] | 28 | 9 | 873 | 20 | 0 | 0 | 0 | 795 | 0 | 543 | 0 | 0 | 0 | 47
2020-02-15 | B56950 | 2 | 중탄소 | SM45CB |  | Si 탈산 | B | 38 | 66 | 49250 | 76.55 | A | A |  | A | 1 |  | 1 | 1540 | 1554 | 5300 |  |  | 5300 | 56.51 | 12 | 93786 | 1627 |  | Y | 41 | 28 | [7 empty] | 임현진 | 2 |  |  |  |  | Y |  |  |  | 256.09 | 0 | A |  | 1607 | 1 | 0.13 | 1565 | 1.5 | 72 | 28 | 245 | 4:05 | 14 | 15 | 0 | 0 |  | 0 | 0 |  | N2 | 2020-02-16 03:36 | 2020-02-16 04:13 | 36 | 2020-02-16 03:28 | 45 |  |  |  |  | Y | [8 empty] | 4.5 | 0 | 20.44 | [23 empty] | 0 | 0 | A | [9 empty] | 0 | 0 | 533 | 0 | 0 | 125 | 0 | 703 | 0 | 204 | 0 | 0 | 0 | 6
2020-02-15 | C54473 | 3 | 저탄소 | SCM420HT | 연주종료 | Al 탈산 | T | 18 | 66 | 49900 | 97.23 | A | A | A |  | 1 |  | 1 | 1550 | 1581 | 6800 |  |  | 6800 | 70.73 | 35 | 96145 | 1629 |  | Y | 53 | 38 |  |  | C54470 | 05 |  |  |  | 정종훈 | 2 |  |  | Y |  | Y |  | 98.1 | 11-9 | 2 | 12.55 | A |  | 1639 | 2 | 0.4 | 1584 | 1.72 | 74 | 47 | 478 | 7:58 | 13 | 15 | 0 | 0 |  | 0 | 12 |  | N2 | 2020-02-16 04:14 |  | 9 | 2020-02-16 04:02 | 21 |  |  |  |  | Y | [5 empty] | N |  |  | 5 | 3.42 | 4.85 | [23 empty] | 0 | 0 | A | [9 empty] | 1357 | 203 | 191 | 225 | 0 | 0 | 0 | 703 | 0 | 301 | 203 | 0 | 0 | 18 |  |  | 5
2020-02-15 | A56999 | 1 | 고탄소 | AE1055LS | TUNDISH교체전 | Al 탈산 | B | 19 | 40 | 51800 | 78.93 | A | A | A |  | 1 | 1 |  | 1520 | 1530 | 5900 |  |  | 5900 | 62.41 | 12 | 94529 | 1578 |  | Y | 40 | 35 |  |  | A56996 |  |  |  |  | 정용태 | 3 |  | Y |  |  |  |  | 108.2 | 13-5 | 0 | 337.48 | A |  | 1578 | 3 | 0.24 | 1538 | 1.03 | 54 | 27 | 286 | 4:46 | 25 | 25 | 123 | 0 |  | 0 |  |  | N2 | 2020-02-16 04:20 | 2020-02-16 04:31 | 11 | 2020-02-16 04:20 | 11 | [8 empty] | Y | [5 empty] | 0 | 213.17 | [23 empty] | 8.16 | 0 | A | [9 empty] | 72 | 17 | 938 | 22 | 0 | 0 | 0 | 842 | 0 | 745 | 98 | 0 | 0 | 53
2020-02-15 | B56951 | 2 | 중탄소 | SM45CB |  | Si 탈산 | B | 15 | 2 | 53700 | 76.38 | A | A |  | A | 1 |  | 1 | 1540 | 1555 | 5400 |  |  | 5400 | 50.39 | 14 | 107170 | 1635 |  | Y | 42 | 29 | [7 empty] | 임현진 | 2 |  |  |  |  | Y |  |  |  | 222.45 | 0 | A |  | 1616 | 1 | 0.13 | 1561 | 1.59 | 68 | 26 | 220 | 3:40 | 14 | 15 | 0 | 0 |  | 0 | 0 |  | N2 | 2020-02-16 04:38 | 2020-02-16 05:15 | 37 | 2020-02-16 04:31 | 44 |  |  |  |  | Y | [8 empty] | 5 | 0 | 15.41 | [23 empty] | 0 | 0 | A | [9 empty] | 0 | 0 | 494 | 0 | 0 | 125 | 0 | 606 | 0 | 202 | 0 | 0 | 0 | 63
2020-02-15 | C54474 | 3 | 저탄소 | SCM420HT | 연주종료 | Al 탈산 | T | 37 | 86 | 47850 | 91.8 | A | A | A |  | 1 |  | 1 | 1550 | 1573 | 6100 |  |  | 6100 | 42.7 | 52 | 142844 | 1643 |  | Y | 42 | 35 |  |  | C54471 | 05 |  |  |  | 도주용 | 2 |  |  | Y |  | Y | 4 | 105.7 | 12-3 | 0 | 19.82 | A |  | 1618 | 2 | 0.43 | 1567 | 1.31 | 57 | 42 | 486 | 8:06 | 13 | 13 | 0 | 0 |  | 0 | 11 |  | N2 | 2020-02-16 05:12 |  | 13 | 2020-02-16 05:01 | 24 |  |  |  |  | Y | [5 empty] | N |  |  | 4 | 12.31 | 0.37 | [23 empty] | 0 | 0 | A | [9 empty] | 1188 | 352 | 51 | 153 | 0 | 0 | 0 | 594 | 0 | 300 | 0 | 0 | 0 | 11 |  |  | 5
2020-02-15 | A57000 | 1 | 저탄소 | AE5120M | TUNDISH교체 | Al 탈산 | B | 31 | 54 | 51400 | 82.72 | A | A | A |  | 1 | 1 |  | 1540 | 1550 | 8000 |  |  | 8000 | 94.55 | 10 | 84610 | 1624 |  | Y | 47 | 45 |  |  | A56997 | 07 |  |  | T/D 교체 첫번째 Heat | 정용태 | 2 |  | Y |  |  |  |  | 109.25 | 13-3 | 0 | 273.85 | A |  | 1637 | 3 | 0.27 | 1598 | 1.08 | 90 | 30 | 282 | 4:42 | 16 | 17 | 124 | 0 |  | 0 |  |  | N2 | 2020-02-16 05:29 | 2020-02-16 05:59 | 31 | 2020-02-16 05:28 | 31 |  |  |  |  | Y |  |  |  | Y | [5 empty] | 0 | 231.02 | [19 empty] | 2.26 |  |  |  | 11.5 | 0 | A | [9 empty] | 0 | 1826 | 0 | 75 | 0 | 0 | 0 | 493 | 0 | 496 | 146 | 0 | 0 | 28 |  |  |  |  | 1
2020-02-15 | B56952 | 2 | 중탄소 | SM45CB | TUNDISH교체전 | Si 탈산 | B | 10 | 51 | 49200 | 91.13 | A | A |  | A | 1 |  | 1 | 1540 | 1557 | 6200 |  |  | 6200 | 59.27 | 14 | 104600 | 1626 |  | Y | 44 | 36 | [7 empty] | 임현진 | 2 |  |  |  |  | Y |  | 107.8 | 13-2 | 198.11 | 0 | A |  | 1610 | 1 | 0.08 | 1568 | 1.14 | 75 | 31 | 242 | 4:02 | 14 | 16 | 0 | 0 |  | 0 | 0 |  | N2 | 2020-02-16 05:55 | 2020-02-16 07:10 | 17 | 2020-02-16 05:44 | 28 |  |  |  |  | Y | [8 empty] | 3.6 | 0 | 9.07 | [23 empty] | 0 | 0 | A | [9 empty] | 0 | 0 | 554 | 0 | 0 | 122 | 0 | 901 | 0 | 307 | 0 | 0 | 0 | 8
2020-02-15 | C54475 | 3 | 저탄소 | SCM420HK | 연주종료 | Al 탈산 | T | 36 | 91 | 46800 | 99.05 | A | A | C |  | 1 |  | 1 | 1550 | 1557 | 7800 |  |  | 7800 | 135.21 | 21 | 57687 | 1629 |  | Y | 47 | 40 | [15 empty] | 102.25 | 11-9 | 0 | 14.16 | A |  | 1567 | 2 | 0.39 | 1572 | -0.12 | 64 | 40 | 434 | 7:14 | 13 | 13 | 0 | 0 |  | 0 | 12 |  | N2 | 2020-02-16 06:19 |  | 16 | 2020-02-16 06:07 | 27 |  |  |  |  | Y | [5 empty] | Y |  |  |  | 6.72 | 0 | [23 empty] | 0 | 0.02 | A | [9 empty] | 1352 | 380 | 37 | 608 | 0 | 0 | 0 | 597 | 0 | 299 | 0 | 0 | 0 | 17 |  |  | 5
2020-02-15 | A57001 | 1 | 저탄소 | AE5120M |  | Al 탈산 | B | 32 | 9 | 54900 | 79.5 | A | A | C |  | 1 | 1 |  | 1540 | 1543 | 7400 |  |  | 7400 | 72.88 | 12 | 101532 | 1611 |  | Y | 47 | 43 |  |  | A56998 |  |  |  |  | 정용태 | 2 |  | Y |  |  |  |  | 105.7 | 13-10 | 0 | 281.63 | A |  | 1611 | 3 | 0.28 | 1582 | 0.91 | 74 | 24 | 297 | 4:57 | 16 | 19 | 125 | 0 |  | 0 |  |  | N2 | 2020-02-16 06:30 | 2020-02-16 07:03 | 34 | 2020-02-16 06:29 | 34 |  |  |  |  | Y |  |  |  | Y | [5 empty] | 0 | 215.16 | [23 empty] | 13.48 | 0 | A | [9 empty] | 569 | 1267 | 0 | 72 | 0 | 0 | 0 | 596 | 0 | 596 | 147 | 0 | 0 | 0
2020-02-15 | B56953 | 2 | 중탄소 | 34CRNIMO6M | TUNDISH교체 | Al 탈산 | B | 29 | 24 | 51400 | 103.47 | A | C |  | C | 1 |  | 1 | 1540 | 1547 | 9300 |  |  | 9300 | 98.44 | 12 | 94473 | 1665 |  | Y | 51 | 45 | [7 empty] | 임현진 | 2 |  |  |  |  | Y |  | 104.4 | 13-4 | 275.35 | 0 | A |  | 1650 | 1 | 0.08 | 1583 | 1.37 | 91 | 38 | 151 | 2:31 | 18 | 23 | 0 | 0 |  | 0 | 0 |  | AR | 2020-02-16 07:14 | 2020-02-16 07:43 | 30 | 2020-02-16 07:01 | 42 |  |  |  |  | Y | [8 empty] | 4 | 10.91 | 0 | [19 empty] | 2.41 | 2.26 |  |  | 0.08 | 0.08 | A | [9 empty] | 2196 | 0 | 12 | 0 | 0 | 220 | 0 | 500 | 0 | 206 | 0 | 0 | 0 | 21 |  |  | 9 |  | 1
2020-02-15 | C54476 | 3 | 저탄소 | SCM420HK | TUNDISH교체전 | Al 탈산 | T | 6 | 47 | 48750 | 96.5 | A | C | C |  | 1 |  | 1 | 1550 | 1562 | 7700 |  |  | 7700 | 73.76 | 38 | 104386 | 1623 | 372 | Y | 50 | 47 |  |  | C54473 | 05 |  |  |  | 도주용 | 2 |  |  | Y |  | Y | 4 | 103.15 | 12-8 | 2.13 | 21.34 | A |  | 1612 | 2 | 0.4 | 1576 | 1.06 | 68 | 35 | 493 | 8:13 | 13 | 13 | 0 | 0 |  | 0 | 13 |  | N2 | 2020-02-16 07:24 |  | 17 | 2020-02-16 07:11 | 30 |  |  |  |  | Y | [5 empty] | Y |  |  |  | 6.37 | 0 | [23 empty] | 0.01 | 0 | A | [9 empty] | 1180 | 620 | 49 | 452 | 0 | 0 | 0 | 608 | 0 | 300 | 0 | 0 | 0 | 32 |  |  | 5
2020-02-16 | A57002 | 1 | 저탄소 | AE5120M |  | Al 탈산 | B | 35 | 44 | 53200 | 74.52 | C | C | C |  | 1 | 1 |  | 1540 | 1582 | 5700 |  |  | 5700 | 56.14 | 12 | 101532 | 1614 |  | Y | 42 | 37 | [7 empty] | 박안희 | 2 |  | Y |  |  |  |  | 106.1 | 13-2 | 0 | 261.49 | A |  | 1614 | 3 | 0.29 | 1577 | 1.16 | 69 | 24 | 291 | 4:51 | 16 | 18 | 126 | 0 |  | 0 |  |  | N2 | 2020-02-16 07:49 | 2020-02-16 08:17 | 28 | 2020-02-16 07:48 | 29 |  |  |  |  | Y |  |  |  | Y | [5 empty] | 0 | 205.23 | [23 empty] | 15.16 | 0 | A | [9 empty] | 0 | 1805 | 0 | 332 | 0 | 0 | 0 | 298 | 0 | 299 | 0 | 0 | 0 | 0
2020-02-16 | B56954 | 2 | 중탄소 | 34CRNIMO6M |  | Al 탈산 | B | 38 | 67 | 49250 | 104.87 | C | C |  | C | 1 |  | 1 | 1540 | 1557 | 7800 |  |  | 7800 | 77.79 | 12 | 100264 | 1635 |  | Y | 49 | 41 | [7 empty] | 고승만 | 2 |  |  |  |  | Y |  | 102.55 | 12-3 | 275.34 | 0 | A |  | 1623 | 1 | 0.12 | 1571 | 1.17 | 79 | 36 | 153 | 2:33 | 18 | 21 | 0 | 0 |  | 0 | 0 |  | AR | 2020-02-16 08:37 | 2020-02-16 08:54 | 17 | 2020-02-16 08:22 | 32 |  |  |  |  | Y | [8 empty] | 5 | 11.98 | 0 | [23 empty] | 0.07 | 0.07 | A | [9 empty] | 1915 | 0 | 15 | 0 | 0 | 220 | 0 | 782 | 0 | 0 | 0 | 0 | 0 | 21 |  |  | 5
2020-02-16 | A57003 | 1 | 저탄소 | AE5120M |  | Al 탈산 | B | 19 | 41 | 51800 | 78.45 | C | C | C |  | 1 | 1 |  | 1540 | 1577 | 6900 |  |  | 6900 | 58.25 | 14 | 118454 | 1610 |  | Y | 49 | 46 | [7 empty] | 박안희 | 2 |  | Y |  |  |  |  | 108.55 | 13-5 | 0 | 290.69 | A |  | 1610 | 3 | 0.29 | 1584 | 0.9 | 76 | 23 | 282 | 4:42 | 16 | 16 | 127 | 0 |  | 0 |  |  | N2 | 2020-02-16 08:59 | 2020-02-16 09:41 | 43 | 2020-02-16 08:58 | 43 |  |  |  |  | Y |  |  |  | Y | [5 empty] | 0 | 173.04 | [23 empty] | 16.77 | 0 | A | [9 empty] | 1198 | 622 | 0 | 39 | 0 | 0 | 0 | 298 | 0 | 296 | 0 | 0 | 0 | 20
2020-02-16 | C54477 | 3 | 중탄소 | 34CRNIMO6M |  | Al 탈산 | B | 37 | 87 | 47250 | 111.63 | C | C | C |  | 1 |  | 1 | 1535 | 1553 | 8800 |  |  | 8800 | 97.62 | 12 | 90150 | 1615 |  | Y | 58 | 49 | [8 empty] | 2 |  |  |  |  | Y |  | 105.35 | 12-2 | 385.49 | 0 | A |  | 1610 | 2 | 0.42 | 1551 | 1.4 | 59 | 0 | 422 | 7:02 | 18 | 19 | 0 | 0 |  | 0 | 12 |  | AR | 2020-02-16 09:32 | 2020-02-16 10:02 | 30 | 2020-02-16 09:20 | 42 |  |  |  |  | Y | [5 empty] | N |  |  |  | 9.07 | 0 | [20 empty] | 0.81 |  |  | 0 | 0 | B | [9 empty] | 2215 | 141 | 0 | 359 | 0 | 0 | 0 | 944 | 0 | 199 | 329 | 0 | 0 | 0 |  |  | 5
2020-02-16 | B56955 | 2 | 중탄소 | 34CRNIMO6M | 잔강최소화전 | Al 탈산 | B | 15 | 3 | 53750 | 135.73 | C | C |  | C | 1 |  | 1 | 1540 | 1546 | 9000 |  |  | 9000 | 92.43 | 12 | 97375 | 1625 | 732 | Y | 61 | 45 | [7 empty] | 고승만 | 2 |  |  |  |  | Y |  | 99.75 | 13-4 | 400.96 | 0 | A |  | 1645 | 1 | 0.11 | 1569 | 1.38 | 77 | 22 | 204 | 3:24 | 18 | 20 | 0 | 0 | 45 | 0 | 0 |  | AR | 2020-02-16 10:19 | 2020-02-16 11:16 | 57 | 2020-02-16 09:43 | 93 |  |  |  |  | Y | [9 empty] | 15.13 | 0 | [20 empty] | 1.02 |  |  | 0.06 | 0.06 | A | [9 empty] | 1971 | 0 | 51 | 0 | 0 | 229 | 0 | 771 | 0 | 0 | 0 | 0 | 0 | 0 |  |  | 5
2020-02-16 | C54478 | 3 | 저탄소 | SM10CB | 연주시작 | Al 탈산 | T | 18 | 67 | 49600 | 98.93 | C | C | C |  | 1 |  | 1 | 1550 | 1575 | 7100 |  |  | 7100 | 73.85 | 35 | 96145 | 1665 |  | Y | 46 | 43 | [8 empty] | 2 |  |  |  |  | Y |  | 98 | 11-9 | 290.29 | 0 | A |  | 1666 | 2 | 0.42 | 1611 | 1.62 | 89 | 33 | 410 | 6:50 | 10 | 10 | 0 | 0 |  | 0 | 19 |  | N2 | 2020-02-16 10:34 |  | 27 | 2020-02-16 10:14 | 46 |  |  |  |  | Y | [5 empty] | N |  |  |  | 7.58 | 0 | [23 empty] | 0 | 0 | A | [9 empty] | 0 | 0 | 13 | 0 | 0 | 0 | 0 | 800 | 0 | 201 | 134 | 0 | 0 | 0 |  |  | 9 |  | 1
2020-02-16 | A57004 | 1 | 저탄소 | AE5120M |  | Al 탈산 | B | 31 | 55 | 50800 | 101.08 | C | C |  | C | 1 |  | 1 | 1540 | 1586 | 6900 |  |  | 6900 | 67.96 | 12 | 101532 | 1638 | 1087 | Y | 49 | 41 | [7 empty] | 박안희 | 2 |  | Y | [6 empty] | 0 | 316.09 | A |  | 1634 | 1 | 0.15 | 1579 | 1.59 | 71 | 27 | 247 | 4:07 | 16 | 17 | 0 | 0 |  | 0 | 0 |  | N2 | 2020-02-16 10:39 | 2020-02-16 11:00 | 20 | 2020-02-16 10:27 | 33 |  |  |  |  | Y | [9 empty] | 0 | 12.42 | [23 empty] | 0.08 | 0.08 | B | [9 empty] | 1193 | 562 | 102 | 0 | 0 | 0 | 0 | 298 | 0 | 298 | 0 | 0 | 0 | 0
2020-02-16 | B56956 | 2 | 중탄소 | 31CRMOV9M3 | 잔강최소화 | Si 탈산 | B | 10 | 52 | 49200 | 121.72 | C | C |  | C | 1 |  | 1 | 1540 | 1545 | 11400 |  |  | 11400 | 127.74 | 11 | 89246 | 1656 |  | Y | 64 | 59 | [7 empty] | 고승만 | 2 |  |  |  |  | Y |  | 104.8 | 12-8 | 0 | 364.47 | A |  | 1661 | 1 | 0.2 | 1589 | 0 | 90 | 27 | 357 | 5:57 | 18 | 18 | 0 | 0 |  | 0 | 0 |  | N2 | 2020-02-16 11:20 | 2020-02-16 12:34 | 74 | 2020-02-16 11:05 | 89 |  |  |  |  | Y | [9 empty] | 2.11 | 12.08 | [23 empty] | 0.12 | 0.12 | A | [9 empty] | 2797 | 845 | 15 | 0 | 0 | 0 | 0 | 867 | 0 | 0 | 0 | 0 | 0 | 0 |  |  | 7
2020-02-16 | C54479 | 3 | 저탄소 | SM10CB | 연주종료 | Al 탈산 | T | 6 | 48 | 48600 | 91.17 | C | C | C |  | 1 |  | 1 | 1550 | 1626 | 6000 |  |  | 6000 | 70.46 | 31 | 85157 | 1654 |  | Y | 46 | 40 | [8 empty] | 2 |  |  |  |  | Y |  | 92.75 | 11-7 | 240.59 | 0 | A |  | 1638 | 2 | 0.4 | 1595 | 1.1 | 73 | 34 | 499 | 8:19 | 10 | 10 | 0 | 0 |  | 0 | 6 |  | N2 | 2020-02-16 11:35 |  | 31 | 2020-02-16 11:29 | 38 |  |  |  |  | Y | [5 empty] | N |  |  |  | 2.48 | 0 | [23 empty] | 0 | 0 | A | [9 empty] | 0 | 0 | 45 | 0 | 0 | 0 | 0 | 1246 | 0 | 200 | 111 | 0 | 0 | 0 |  |  | 7
2020-02-16 | A57005 | 1 | 저탄소 | AE5120M |  | Al 탈산 | B | 32 | 10 | 54400 | 102.45 | C | C |  | C | 1 |  | 1 | 1540 | 1548 | 8100 |  |  | 8100 | 95.73 | 10 | 84610 | 1638 |  | Y | 55 | 45 | [7 empty] | 박안희 | 2 |  |  |  |  | Y |  | 98.1 | 13-1 | 0 | 253.35 | A |  | 1646 | 1 | 0.21 | 1580 | 1.53 | 72 | 31 | 222 | 3:42 | 16 | 17 | 0 | 0 | 60 | 0 | 0 |  | N2 | 2020-02-16 11:54 | 2020-02-16 12:15 | 21 | 2020-02-16 11:42 | 33 |  |  |  |  | Y | [9 empty] | 0 | 12.75 | [23 empty] | 0.07 | 0.07 | B | [9 empty] | 970 | 691 | 90 | 0 | 0 | 0 | 0 | 299 | 0 | 296 | 0 | 0 | 0 | 0
2020-02-16 | B56957 | 2 | 중탄소 | 31CRMOV9M3 |  | Si 탈산 | B | 29 | 25 | 51150 | 102.87 | C | C | C |  | 1 |  | 1 | 1540 | 1536 | 10600 |  |  | 10600 | 113.27 | 11 | 93578 | 1647 |  | Y | 56 | 51 | [7 empty] | 고승만 | 2 |  |  |  |  | Y |  | 105.65 | 13-6 | 0 | 376.54 | A |  | 1634 | 2 | 0.41 | 1634 | 0 | 135 | 28 | 460 | 7:40 | 18 | 19 | 0 | 0 |  | 0 |  |  | N2 | 2020-02-16 12:18 | 2020-02-16 13:34 | 76 | 2020-02-16 12:18 | 77 |  |  |  |  | Y | [5 empty] | N |  |  |  | 3.17 | 0 | [23 empty] | 0.04 | 0 | B | [9 empty] | 1751 | 1926 | 47 | 0 | 0 | 0 | 0 | 713 | 0 | 0 | 0 | 0 | 0 | 0
2020-02-16 | A57006 | 1 | 저탄소 | AE5120M |  | Al 탈산 | B | 38 | 68 | 50900 | 92.78 | C | C |  | C | 1 |  | 1 | 1540 | 1573 | 6500 |  |  | 6500 | 42.68 | 18 | 152298 | 1637 |  | Y | 41 | 37 | [7 empty] | 박안희 | 2 |  |  |  |  | Y |  |  |  | 0 | 353.03 | A |  | 1650 | 1 | 0.2 | 1578 | 1.62 | 70 | 32 | 287 | 4:47 | 16 | 18 | 0 | 0 |  | 0 | 0 |  | N2 | 2020-02-16 12:56 | 2020-02-16 13:18 | 22 | 2020-02-16 12:41 | 37 |  |  |  |  | Y | [9 empty] | 0 | 15.14 | [23 empty] | 0.1 | 0.1 | B | [9 empty] | 663 | 927 | 0 | 210 | 0 | 0 | 0 | 299 | 0 | 297 | 0 | 0 | 0 | 0
2020-02-16 | C54480 | 3 | 저탄소 | SM10CB | 연주종료 | Al 탈산 | T | 36 | 92 | 48400 | 93.68 | C | C | C |  | 1 |  | 1 | 1550 | 1607 | 7600 |  |  | 7600 | 83.84 | 33 | 90651 | 1659 |  | Y | 57 | 51 | [8 empty] | 2 |  |  |  |  | Y |  | 93.9 | 11-1 | 245.5 | 0 | A |  | 1646 | 2 | 0.5 | 1609 | 1.23 | 87 | 46 | 317 | 5:17 | 10 | 10 | 0 | 0 |  | 0 | 8 |  | N2 | 2020-02-16 13:06 |  | 7 | 2020-02-16 12:59 | 15 |  |  |  |  | Y | [5 empty] | Y |  |  |  | 6.02 | 0 | [23 empty] | 0.31 | 0 | A | [9 empty] | 0 | 0 | 20 | 0 | 0 | 0 | 0 | 403 | 0 | 199 | 0 | 0 | 0 | 0 |  |  | 7
2020-02-16 | B56958 | 2 | 중탄소 | 31CRMOV9M3 |  | Si 탈산 | B | 35 | 45 | 52300 | 130.3 | C | C |  | C | 1 |  | 1 | 1540 | 1536 | 11700 |  |  | 11700 | 121.9 | 16 | 95982 | 1636 |  | Y | 69 | 56 | [7 empty] | 고승만 | 2 |  |  |  |  | Y |  | 105.7 | 13-1 | 0 | 301.85 | A |  | 1632 | 1 | 0.12 | 1574 | 0 | 75 | 22 | 303 | 5:03 | 18 | 18 | 0 | 0 |  | 0 | 0 |  | N2 | 2020-02-16 13:58 | 2020-02-16 14:41 | 44 | 2020-02-16 13:34 | 67 |  |  |  |  | Y | [9 empty] | 0 | 13.24 | [23 empty] | 0.26 | 0.26 | B | [9 empty] | 1799 | 1996 | 12 | 0 | 0 | 0 | 0 | 1040 | 0 | 0 | 0 | 0 | 0 | 0 |  |  | 5
2020-02-16 | A57007 | 1 | 저탄소 | AE5120HM |  | Al 탈산 | B | 19 | 42 | 51200 | 111.12 | C | C |  | D | 1 |  | 1 | 1540 | 1566 | 7500 |  |  | 7500 | 147.74 | 6 | 50766 | 1629 |  | Y | 64 | 43 | [7 empty] | 박안희 | 2 |  | Y | N |  |  |  | 108.4 | 13-4 | 0 | 378.36 | A |  | 1632 | 1 | 0.3 | 1581 | 0 | 73 | 38 | 299 | 4:59 | 16 | 16 | 0 | 0 |  | 0 | 0 |  | N2 | 2020-02-16 14:22 | 2020-02-16 14:30 | 8 | 2020-02-16 14:08 | 22 |  |  |  |  | Y | [9 empty] | 0 | 16.19 | [23 empty] | 0.11 | 0.11 | A | [9 empty] | 1468 | 272 | 59 | 71 | 0 | 0 | 0 | 296 | 0 | 298 | 0 | 0 | 0 | 0 |  |  | 5
2020-02-16 | C54481 | 3 | 저탄소 | SM10C | 연주종료 | Al 탈산 | T | 37 | 88 | 47050 | 77.92 | C | C | D |  | 1 |  | 1 | 1550 | 1561 | 5800 |  |  | 5800 | 58.65 | 36 | 98892 | 1642 |  | Y | 46 | 32 | [8 empty] | 2 |  |  |  |  | Y |  | 101.1 | 11-8 | 232.9 | 0 | A |  | 1639 | 2 | 0.41 | 1593 | 1.59 | 71 | 31 | 366 | 6:06 | 13 | 13 | 0 | 0 |  | 0 | 10 |  | N2 | 2020-02-16 14:02 |  | 23 | 2020-02-16 13:59 | 26 |  |  |  |  | Y | [5 empty] | Y |  |  |  | 2.86 | 0 | [23 empty] | 0.31 | 0 | A | [9 empty] | 0 | 0 | 13 | 0 | 0 | 0 | 0 | 548 | 0 | 201 | 84 | 0 | 0 | 18 |  |  | 2
2020-02-16 | B56959 | 2 | 중탄소 | 31CRMOV9M3 | TUNDISH교체전 | Si 탈산 | B | 31 | 56 | 50500 | 122.73 | C | D | D |  | 1 |  | 1 | 1540 | 1524 | 9600 |  |  | 9600 | 84.1 | 18 | 114152 | 1646 |  | Y | 57 | 47 | [7 empty] | 고승만 | 2 |  |  |  |  | Y |  | 99.5 | 12-2 | 3.55 | 387.21 | A |  | 1626 | 2 | 0.38 | 1561 | 0 | 62 | 20 | 582 | 9:42 | 18 | 18 | 0 | 0 |  | 0 | 0 |  | N2 | 2020-02-16 15:12 | 2020-02-16 15:48 | 36 | 2020-02-16 14:45 | 63 | [14 empty] | 0.24 | 6.62 | [23 empty] | 0.16 | 0.16 | B | [9 empty] | 1493 | 1934 | 44 | 20 | 0 | 0 | 0 | 557 | 0 | 0 | 0 | 0 | 0 | 18 |  |  | 5
2020-02-16 | A57008 | 1 | 저탄소 | AE5120HM |  | Al 탈산 | B | 15 | 4 | 53200 | 81.87 | C | D | D |  | 1 | 1 |  | 1540 | 1538 | 6600 |  |  | 6600 | 78 | 10 | 84610 | 1643 |  | Y | 45 | 37 | [7 empty] | 박안희 | 2 |  | Y |  |  |  |  | 90.8 | 12-4 | 0 | 180.4 | A |  | 1643 | 3 | 0.29 | 1589 | 1.5 | 81 | 38 | 278 | 4:38 | 16 | 20 | 1 | 0 |  | 0 |  |  | N2 | 2020-02-16 15:03 | 2020-02-16 15:32 | 28 | 2020-02-16 15:02 | 30 |  |  |  |  | Y |  |  |  | Y | [5 empty] | 0 | 198.93 | [23 empty] | 23.35 | 0 | A | [9 empty] | 1263 | 242 | 0 | 27 | 0 | 0 | 0 | 395 | 0 | 298 | 0 | 0 | 0 | 5
2020-02-16 | C54482 | 3 | 저탄소 | SM10C | 연주종료 | Al 탈산 | T | 18 | 68 | 49450 | 88.23 | C | D | D |  | 1 |  | 1 | 1550 | 1563 | 6100 |  |  | 6100 | 67.29 | 33 | 90651 | 1649 |  | Y | 50 | 32 | [15 empty] | 101.2 | 12-2 | 183.42 | 0 | A |  | 1639 | 2 | 0.42 | 1595 | 1.47 | 73 | 29 | 262 | 4:22 | 13 | 14 | 0 | 0 |  | 0 | 10 |  | N2 | 2020-02-16 15:27 |  | 14 | 2020-02-16 15:19 | 23 |  |  |  |  | Y | [5 empty] | Y |  |  |  | 2.63 | 0.73 | [23 empty] | 0.18 | 0 | A | [9 empty] | 0 | 0 | 386 | 0 | 0 | 0 | 0 | 853 | 0 | 201 | 0 | 0 | 0 | 10 |  |  | 5
2020-02-16 | A57009 | 1 | 저탄소 | AE5120HM |  | Al 탈산 | B | 32 | 11 | 52900 | 78.3 | D | D | D |  | 1 | 1 |  | 1540 | 1513 | 8000 |  |  | 8000 | 78.79 | 12 | 101532 | 1607 |  | Y | 56 | 42 | [7 empty] | 김덕진 | 2 |  |  | Y |  |  |  | 105.9 | 13-9 | 0 | 231.57 | A |  | 1607 | 3 | 0.29 | 1582 | 1.14 | 74 | 35 | 306 | 5:06 | 16 | 16 | 2 | 0 |  | 0 |  |  | N2 | 2020-02-16 16:02 | 2020-02-16 16:23 | 21 | 2020-02-16 16:02 | 21 |  |  |  |  | Y |  |  |  | Y | [5 empty] | 0 | 248.6 | [25 empty] | A | [9 empty] | 558 | 1079 | 0 | 38 | 0 | 0 | 0 | 451 | 0 | 198 | 0 | 0 | 0 | 0
2020-02-16 | B56960 | 2 | 중탄소 | AE4144HM | TUNDISH교체 | Al 탈산 | B | 10 | 53 | 49050 | 107.23 | D | D |  | D | 1 |  | 1 | 1540 | 1574 | 9100 |  |  | 9100 | 107.55 | 10 | 84610 | 1657 | 356 | Y | 54 | 46 | [7 empty] | 김익규 | 3 |  |  |  |  | Y |  | 100.95 | 12-4 | 248.82 | 0 | A |  | 1647 | 1 | 0.16 | 1576 | 1.53 | 87 | 36 | 200 | 3:20 | 16 | 21 | 0 | 0 |  | 0 | 0 |  | AR | 2020-02-16 16:31 | 2020-02-16 17:11 | 40 | 2020-02-16 16:15 | 56 |  |  |  |  | Y | [8 empty] | 4.5 | 10.7 | 0 | [19 empty] | 1.68 |  |  |  | 0.14 | 0.14 | A | [9 empty] | 1593 | 232 | 208 | 20 | 0 | 202 | 0 | 698 | 0 | 410 | 0 | 0 | 0 | 14 |  |  | 7 |  | 1
2020-02-16 | C54483 | 3 | 저탄소 | SM10C | 연주종료 | Al 탈산 | T | 6 | 49 | 47700 | 76.87 | D | D | D |  | 1 |  | 1 | 1550 | 1544 | 6200 |  |  | 6200 | 62.69 | 36 | 98892 | 1634 |  | Y | 42 | 33 |  |  |  | 05 |  |  |  | 박지웅 | 2 |  | Y |  |  | Y |  | 102.65 | 12-7 | 109.56 | 0 | A |  | 1634 | 2 | 0.42 | 1589 | 1.55 | 67 | 24 | 288 | 4:48 | 13 | 13 | 0 | 0 |  | 0 | 10 |  | N2 | 2020-02-16 16:30 |  | 27 | 2020-02-16 16:24 | 33 |  |  |  |  | Y | [5 empty] | Y |  |  |  | 3 | 0 | [23 empty] | 0.21 | 0 | A |  |  | 9.501 | 32.82 | 46.927 | 0.448 | 4.939 | 1.429 | 1488.34 | 0 | 0 | 0 | 0 | 0 | 0 | 0 | 696 | 0 | 300 | 0 | 0 | 0 | 9 |  |  | 5
2020-02-16 | A57010 | 1 | 저탄소 | AE5120HM |  | Al 탈산 | B | 22 | 1 | 53400 | 71.57 | D | D | D |  | 1 | 1 |  | 1540 | 1542 | 6600 |  |  | 6600 | 65 | 12 | 101532 | 1619 |  | Y | 48 | 35 | [6 empty] | 래들 가열상태 불량 | 김덕진 | 2 |  |  | Y |  |  |  | 107.1 | 14-3 | 0 | 119.66 | A |  | 1619 | 3 | 0.25 | 1577 | 1.75 | 69 | 24 | 272 | 4:32 | 16 | 16 | 3 | 0 |  | 0 |  |  | N2 | 2020-02-16 17:00 | 2020-02-16 17:24 | 24 | 2020-02-16 17:00 | 24 |  |  |  |  | Y |  |  |  | Y | [5 empty] | 0 | 151.88 | [23 empty] | 24.44 | 13.53 | A | [9 empty] | 430 | 1218 | 0 | 48 | 0 | 0 | 0 | 298 | 0 | 196 | 0 | 0 | 0 | 0
2020-02-16 | B56961 | 2 | 중탄소 | AE4144HM |  | Al 탈산 | B | 29 | 26 | 51350 | 99.53 | D | D |  | D | 1 |  | 1 | 1540 | 1585 | 7000 |  |  | 7000 | 68.94 | 12 | 101532 | 1635 |  | Y | 47 | 40 | [7 empty] | 김익규 | 3 |  |  |  |  | Y |  | 95.85 | 12-5 | 216.33 | 0 | A |  | 1612 | 1 | 0.17 | 1553 | 0 | 64 | 27 | 234 | 3:54 | 16 | 17 | 0 | 0 |  | 0 | 0 |  | AR | 2020-02-16 17:29 | 2020-02-16 18:15 | 46 | 2020-02-16 17:15 | 60 |  |  |  |  | Y | [8 empty] | 4.5 | 9.62 | 0 | [23 empty] | 0.12 | 0.12 | A | [9 empty] | 1737 | 54 | 374 | 46 | 0 | 236 | 0 | 804 | 0 | 201 | 0 | 0 | 0 | 0 |  |  | 5
2020-02-16 | C54484 | 3 | 저탄소 | SM10C | 연주종료 | Al 탈산 | T | 38 | 69 | 49000 | 82.78 | D | D | D |  | 1 |  | 1 | 1550 | 1564 | 6900 |  |  | 6900 | 69.77 | 36 | 98892 | 1636 |  | Y | 45 | 34 |  |  |  | 05 |  |  |  | 박지웅 | 2 |  | Y |  |  | Y |  | 97.2 | 11-8 | 139.9 | 0 | A |  | 1633 | 2 | 0.42 | 1588 | 1.55 | 66 | 24 | 324 | 5:24 | 13 | 13 | 0 | 0 |  | 0 | 10 |  | N2 | 2020-02-16 17:54 |  | 20 | 2020-02-16 17:46 | 29 |  |  |  |  | Y | [5 empty] | Y |  |  |  | 2.89 | 0 | [23 empty] | 0.32 | 0 | A |  |  | 8.757 | 33.587 | 46.684 | 0.605 | 5.331 | 1.389 | 1476.11 | 0 | 0 | 381 | 0 | 0 | 0 | 0 | 702 | 0 | 300 | 0 | 0 | 0 | 6 |  |  | 5
2020-02-16 | A57011 | 1 | 저탄소 | AE5120HM |  | Al 탈산 | B | 19 | 43 | 49600 | 73.02 | D | D | D |  | 1 | 1 |  | 1540 | 1575 | 5900 |  |  | 5900 | 58.11 | 12 | 101532 | 1604 |  | Y | 50 | 32 | [7 empty] | 김덕진 | 2 |  | Y |  |  |  |  | 111.35 | 13-7 | 0 | 210.11 | A |  | 1604 | 3 | 0.26 | 1579 | 1.14 | 71 | 33 | 296 | 4:56 | 16 | 16 | 4 | 0 |  | 0 |  |  | N2 | 2020-02-16 18:04 | 2020-02-16 18:28 | 24 | 2020-02-16 18:04 | 24 |  |  |  |  | Y |  |  |  | Y | [5 empty] | 0 | 112.56 | [23 empty] | 24.44 | 14.73 | A | [9 empty] | 1293 | 461 | 0 | 44 | 0 | 0 | 0 | 296 | 0 | 196 | 0 | 0 | 0 | 4
2020-02-16 | B56962 | 2 | 중탄소 | AE4144HM |  | Al 탈산 | B | 35 | 46 | 51850 | 92.57 | D | D |  | D | 1 |  | 1 | 1540 | 1574 | 6300 |  |  | 6300 | 67.69 | 11 | 93071 | 1627 |  | Y | 48 | 36 | [7 empty] | 김익규 | 3 |  |  |  |  | Y |  | 96.85 | 12-2 | 187.77 | 0 | A |  | 1612 | 1 | 0.19 | 1560 | 0 | 71 | 28 | 167 | 2:47 | 16 | 17 | 0 | 0 |  | 0 | 0 |  | AR | 2020-02-16 18:34 | 2020-02-16 19:17 | 44 | 2020-02-16 18:21 | 56 |  |  |  |  | Y | [8 empty] | 4 | 8.36 | 0 | [23 empty] | 0.13 | 0.13 | A | [9 empty] | 1470 | 320 | 512 | 0 | 0 | 236 | 0 | 607 | 0 | 203 | 0 | 0 | 0 | 29 |  |  | 5
2020-02-16 | C54485 | 3 | 저탄소 | SM10C | 연주종료 | Al 탈산 | T | 37 | 89 | 46750 | 75.03 | D | D | D |  | 1 |  | 1 | 1550 | 1549 | 5700 |  |  | 5700 | 57.64 | 36 | 98892 | 1645 |  | Y | 43 | 29 | [7 empty] | 박지웅 | 2 |  |  |  |  | Y |  | 98.15 | 11-5 | 145.48 | 0 | A |  | 1638 | 2 | 0.41 | 1595 | 1.79 | 73 | 30 | 300 | 5:00 | 13 | 13 | 0 | 0 |  | 0 | 10 |  | N2 | 2020-02-16 19:02 |  | 19 | 2020-02-16 18:54 | 27 |  |  |  |  | Y | [5 empty] | Y |  |  |  | 3.34 | 0 | [23 empty] | 0.23 | 0 | A | [9 empty] | 0 | 0 | 406 | 0 | 0 | 0 | 0 | 709 | 0 | 300 | 0 | 0 | 0 | 6 |  |  | 7
2020-02-16 | A57012 | 1 | 저탄소 | AE5120HM |  | Al 탈산 | B | 15 | 5 | 52400 | 64 | D | D | D |  | 1 | 1 |  | 1540 | 1608 | 4000 |  |  | 4000 | 39.4 | 12 | 101532 | 1610 |  | Y | 43 | 24 | [7 empty] | 김덕진 | 2 |  | Y | [6 empty] | 0 | 122.74 | A |  | 1610 | 3 | 0.25 | 1575 | 1.67 | 67 | 22 | 265 | 4:25 | 16 | 16 | 5 | 0 |  | 0 |  |  | N2 | 2020-02-16 19:01 | 2020-02-16 19:32 | 31 | 2020-02-16 19:01 | 31 |  |  |  |  | Y |  |  |  | Y | [5 empty] | 0 | 133.88 | [25 empty] | A | [9 empty] | 897 | 634 | 0 | 35 | 0 | 0 | 0 | 296 | 0 | 197 | 0 | 0 | 0 | 5
2020-02-16 | B56963 | 2 | 중탄소 | AE4144HM |  | Al 탈산 | B | 31 | 57 | 50200 | 105.57 | D | D |  | D | 1 |  | 1 | 1540 | 1574 | 7600 |  |  | 7600 | 81.66 | 11 | 93071 | 1634 |  | Y | 51 | 40 |  |  | B56960 | 05 |  |  |  | 김익규 | 3 |  |  | Y |  | Y |  | 103.4 | 12-6 | 181.33 | 0 | A |  | 1614 | 1 | 0.68 | 1543 | 0 | 54 | 23 | 395 | 6:35 | 16 | 22 | 0 | 0 |  | 0 | 0 |  | AR | 2020-02-16 19:57 | 2020-02-16 20:20 | 23 | 2020-02-16 19:44 | 36 |  |  |  |  | Y | [8 empty] | 3.5 | 18.72 | 0 | [23 empty] | 0.15 | 0.15 | A | [9 empty] | 1858 | 0 | 234 | 0 | 0 | 173 | 0 | 806 | 0 | 202 | 0 | 0 | 0 | 31 |  |  | 7
2020-02-16 | C54486 | 3 | 저탄소 | SM10C | 연주종료 | Al 탈산 | T | 18 | 69 | 48800 | 75.63 | D | D | D |  | 1 |  | 1 | 1550 | 1643 | 4500 |  |  | 4500 | 49.64 | 33 | 90651 | 1643 |  | Y | 42 | 27 |  |  |  | 05 |  |  |  | 박지웅 | 2 |  | Y |  |  | Y |  | 96.05 | 11-7 | 100.08 | 0 | A |  | 1648 | 2 | 0.4 | 1592 | 2.07 | 70 | 27 | 297 | 4:57 | 13 | 17 | 0 | 0 |  | 0 | 10 |  | N2 | 2020-02-16 20:13 |  | 17 | 2020-02-16 20:07 | 23 |  |  |  |  | Y | [5 empty] | Y |  |  |  | 3.64 | 0 | [23 empty] | 0.19 | 0 | A | [9 empty] | 0 | 0 | 196 | 0 | 0 | 0 | 0 | 1203 | 0 | 300 | 0 | 0 | 0 | 9 |  |  | 2
2020-02-16 | A57013 | 1 | 저탄소 | AE5120HM | TUNDISH교체전 | Al 탈산 | B | 32 | 12 | 52100 | 72.48 | D | D | D |  | 1 | 1 |  | 1540 | 1542 | 6800 |  |  | 6800 | 68.1 | 12 | 99850 | 1615 |  | Y | 45 | 36 | [7 empty] | 김덕진 | 2 |  | Y |  |  |  |  | 106.95 | 13-10 | 0.04 | 169.63 | A |  | 1615 | 3 | 0.25 | 1573 | 1.5 | 65 | 24 | 274 | 4:34 | 16 | 16 | 6 | 0 |  | 0 |  |  | N2 | 2020-02-16 20:11 | 2020-02-16 20:39 | 29 | 2020-02-16 20:10 | 29 |  |  |  |  | Y |  |  |  | Y | [5 empty] | 0 | 173.15 | [23 empty] | 24.44 | 17.14 | A | [9 empty] | 808 | 932 | 0 | 51 | 0 | 0 | 0 | 495 | 0 | 293 | 52 | 0 | 0 | 4
2020-02-16 | B56964 | 2 | 중탄소 | AE4144HM |  | Al 탈산 | B | 10 | 54 | 48600 | 93.03 | D | D |  | D | 1 |  | 1 | 1540 | 1537 | 7600 |  |  | 7600 | 74.85 | 12 | 101532 | 1614 |  | Y | 46 | 37 |  |  | B56961 | 05 |  |  |  | 김익규 | 3 |  |  | Y |  | Y |  | 108 | 13-1 | 218.45 | 0 | A |  | 1603 | 1 | 0.14 | 1553 | 0 | 64 | 28 | 166 | 2:46 | 16 | 16 | 0 | 0 |  | 0 | 0 |  | AR | 2020-02-16 21:04 | 2020-02-16 21:28 | 23 | 2020-02-16 20:50 | 38 |  |  |  |  | Y | [8 empty] | 4 | 7.93 | 0 | [23 empty] | 0.06 | 0.06 | A | [9 empty] | 1650 | 0 | 31 | 0 | 0 | 200 | 0 | 797 | 0 | 206 | 0 | 0 | 0 | 31 |  |  | 7
2020-02-16 | C54487 | 3 | 저탄소 | SM10C | TUNDISH교체전 | Al 탈산 | T | 6 | 50 | 48150 | 82.25 | D | D | D |  | 1 |  | 1 | 1550 | 1573 | 6500 |  |  | 6500 | 118.31 | 20 | 54940 | 1636 |  | Y | 49 | 32 |  |  |  | 05 |  |  |  | 박지웅 | 2 |  | Y |  |  | Y |  | 100.6 | 12-5 | 30.07 | 0 | A |  | 1633 | 2 | 0.4 | 1593 | 1.38 | 71 | 34 | 314 | 5:14 | 13 | 13 | 0 | 0 |  | 0 | 10 |  | N2 | 2020-02-16 21:24 |  | 9 | 2020-02-16 21:19 | 14 |  |  |  |  | Y | [5 empty] | Y |  |  |  | 13.08 | 0 | [23 empty] | 0.07 | 0 | A | [9 empty] | 0 | 0 | 131 | 0 | 0 | 0 | 0 | 800 | 0 | 301 | 0 | 0 | 0 | 9 |  |  | 4
2020-02-16 | A57014 | 1 | 고탄소 | STB2 | TUNDISH교체 | Al 탈산 | B | 22 | 2 | 53100 | 97.98 | D | D | D |  | 1 | 1 |  | 1520 | 1533 | 7200 |  |  | 7200 | 85.1 | 10 | 84610 | 1590 |  | Y | 53 | 45 | [7 empty] | 김덕진 | 2 | [6 empty] | 102.7 | 13-8 | 252.72 | 0 | A |  | 1590 | 3 | 0.28 | 1534 | 1.27 | 78 | 29 | 292 | 4:52 | 25 | 26 | 7 | 0 |  | 0 |  |  | AR | 2020-02-16 21:40 | 2020-02-16 22:09 | 28 | 2020-02-16 21:39 | 30 |  |  |  |  | Y |  |  |  | Y | [5 empty] | 204.29 | 0 | [23 empty] | 24.44 | 18.82 | A | [9 empty] | 0 | 17 | 238 | 23 | 0 | 0 | 0 | 749 | 0 | 796 | 0 | 0 | 0 | 98 |  |  |  |  | 1
2020-02-16 | B56965 | 2 | 중탄소 | AE4144HM |  | Al 탈산 | B | 29 | 27 | 51150 | 117.08 | D | D |  | A | 1 |  | 1 | 1540 | 1566 | 7900 |  |  | 7900 | 77.81 | 12 | 101532 | 1625 |  | Y | 64 | 40 |  |  | B56962 | 05 |  |  |  | 김익규 | 3 |  |  | Y |  | Y |  | 97.25 | 12-6 | 201.48 | 0 | A |  | 1612 | 1 | 0.15 | 1550 | 1.41 | 61 | 31 | 280 | 4:40 | 16 | 17 | 0 | 0 | 25 | 0 | 0 |  | AR | 2020-02-16 22:26 | 2020-02-16 22:34 | 9 | 2020-02-16 22:06 | 29 |  |  |  |  | Y | [8 empty] | 4 | 9.64 | 0 | [23 empty] | 0.16 | 0.16 | A | [9 empty] | 1077 | 407 | 56 | 0 | 0 | 169 | 0 | 1201 | 0 | 618 | 0 | 0 | 0 | 40 |  |  | 7
2020-02-16 | C54488 | 3 | 저탄소 | 18CRNIMO7HI |  | Al 탈산 | I | 38 | 70 | 48200 | 132.07 | D | A | A |  | 1 |  | 1 | 1560 | 1605 | 10600 |  |  | 10600 | 106 | 5 | 100000 | 1689 |  | INGOT | 68 | 56 | [7 empty] | 박지웅 | [5 empty] | Y |  | 102.05 | 12-2 | 0.11 | 102.66 | A |  | 1676 | 2 | 0.39 | 1588 | 2.26 | 82 |  | 470 | 7:50 | 25 | 25 | 0 | 0 |  | 0 | 25 |  | N2 | 2020-02-16 23:27 |  | 27 | 2020-02-16 23:02 | [5 empty] | Y | [5 empty] | N |  |  | 4.5 | 0.03 | 13.36 | [18 empty] | 1.3 |  |  |  |  | 0 | 0 | A | [9 empty] | 956 | 1535 | 53 | 267 | 0 | 0 | 0 | 906 | 0 | 300 | 0 | 0 | 0 | 0
2020-02-16 | A57015 | 1 | 고탄소 | STB2 |  | Al 탈산 | B | 19 | 44 | 50400 | 95.98 | D | A | A |  | 1 | 2 |  | 1520 | 1544 | 5200 |  |  | 5200 | 61.46 | 10 | 84610 | 1573 |  | Y | 41 | 34 | [7 empty] | 김덕진 | 2 | [6 empty] | 101.9 | 12-7 | 224.79 | 0 | A |  | 0 | 3 | 0.35 | 1507 | -50.23 | 51 | 24 | 290 | 4:50 | 25 | 25 | 9 | 0 |  | 0 |  |  | AR | 2020-02-16 23:01 | 2020-02-16 23:10 | 10 | 2020-02-16 22:59 | 11 |  |  |  |  | Y |  |  |  | Y | [5 empty] | 105.64 | 0 | [20 empty] | 1.32 |  |  | 26.02 | 19.51 | A | [9 empty] | 0 | 77 | 227 | 25 | 0 | 0 | 0 | 598 | 0 | 299 | 0 | 0 | 0 | 24
2020-02-16 | B56966 | 2 | 중탄소 | AE4144HM |  | Al 탈산 | B | 35 | 47 | 51400 | 101.87 | D | A |  | A | 1 |  | 1 | 1540 | 1557 | 7900 |  |  | 7900 | 77.81 | 12 | 101532 | 1625 |  | Y | 51 | 41 |  |  | B56963 | 05 |  |  |  | 김익규 |  |  |  | Y |  | Y |  | 112.4 | 13-7 | 292.63 | 0 | A |  | 1610 | 1 | 0.19 | 1556 | 1.21 | 67 | 32 | 270 | 4:30 | 16 | 16 | 0 | 0 | 22 | 0 | 0 |  | AR | 2020-02-16 23:25 | 2020-02-16 23:41 | 16 | 2020-02-16 23:12 | 30 |  |  |  |  | Y | [8 empty] | 3.5 | 8.38 | 0 | [23 empty] | 0.17 | 0.17 | A | [9 empty] | 1378 | 410 | 491 | 0 | 0 | 186 | 0 | 755 | 0 | 100 | 0 | 0 | 0 | 47
2020-02-16 | A57016 | 1 | 고탄소 | STB2 |  | Al 탈산 | B | 15 | 6 | 52200 | 89.28 | A | A | A |  | 1 | 1 |  | 1520 | 1539 | 5500 |  |  | 5500 | 54.17 | 12 | 101532 | 1565 |  | Y | 40 | 35 | [7 empty] | 정용태 | 2 |  |  |  |  | Y |  | 101.55 | 13-6 | 207.9 | 0 | A |  | 1565 | 3 | 0.25 | 1514 | 1.04 | 58 | 30 | 289 | 4:49 | 25 | 26 | 10 | 0 |  | 0 |  |  | AR | 2020-02-16 23:58 | 2020-02-17 00:13 | 15 | 2020-02-16 23:57 | 16 |  |  |  |  | Y |  |  |  | Y | [5 empty] | 235.85 | 0 | [20 empty] | 1.29 |  |  | 27.11 | 19.51 | A | [9 empty] | 0 | 75 | 297 | 22 | 0 | 0 | 0 | 869 | 0 | 642 | 0 | 0 | 0 | 53
2020-02-16 | C54489 | 3 | 중탄소 | SM45CB | 연주시작 | Si 탈산 | T | 37 | 90 | 46550 | 131.1 | A | A | A |  | 1 |  | 1 | 1535 | 1528 | 9100 |  |  | 9100 | 92.02 | 36 | 98892 | 1636 |  | N | 72 | 52 | 빌렛연주 마지막히트 롱노즐 빠져38톤 남아 14톤 합탕 |  | C54487 | 14 |  |  |  | 정종훈 | 2 |  |  | Y |  | Y |  | 106.4 | 12-3 | 346.93 | 0 | A |  | 1641 | 2 | 0.45 | 1579 | 2.48 | 86 | 44 | 554 | 9:14 | 7 | 7 | 0 | 0 |  | 0 | 34 |  | N2 | 2020-02-17 00:55 |  | 17 | 2020-02-17 00:21 | 51 |  |  |  |  | Y | [5 empty] | N |  |  | 4 | 6.07 | 0.48 | [23 empty] | 0 | 0.79 | A | [9 empty] | 0 | 0 | 80 | 0 | 0 | 0 | 0 | 1001 | 0 | 0 | 0 | 0 | 0 | 10 |  |  |  |  | 1
2020-02-16 | B56967 | 2 | 중탄소 | AE4144HM | TUNDISH교체전 | Al 탈산 | B | 31 | 58 | 50200 | 108.5 | A | A |  | A | 1 |  | 1 | 1540 | 1544 | 7200 |  |  | 7200 | 64.91 | 14 | 110928 | 1617 |  | Y | 47 | 43 |  |  | B56964 | 05 |  |  |  | 임현진 | 2 |  |  |  |  | Y |  | 106.8 | 12-9 | 306.19 | 0 | A |  | 1609 | 1 | 0.14 | 1548 | 1.41 | 59 | 24 | 215 | 3:35 | 16 | 17 | 0 | 0 |  | 0 | 0 |  | AR | 2020-02-17 00:36 | 2020-02-17 00:55 | 20 | 2020-02-17 00:08 | 48 |  |  |  |  | Y | [8 empty] | 4.5 | 7.61 | 0 | [23 empty] | 0.04 | 0.04 | A | [9 empty] | 1337 | 401 | 421 | 0 | 0 | 218 | 0 | 602 | 0 | 199 | 0 | 0 | 0 | 58
2020-02-16 | A57017 | 1 | 고탄소 | STB2 |  | Al 탈산 | B | 32 | 13 | 52600 | 84.4 | A | A | A |  | 1 | 1 |  | 1520 | 1536 | 5600 |  |  | 5600 | 55.16 | 12 | 101532 | 1553 |  | Y | 42 | 36 |  |  | A57014 |  |  |  |  | 정용태 | 3 |  | Y |  |  |  |  | 103.7 | 13-6 | 236.11 | 0 | A |  | 1553 | 3 | 0.3 | 1522 | 0.72 | 66 | 31 | 281 | 4:41 | 25 | 25 | 11 | 0 |  | 0 |  |  | AR | 2020-02-17 00:57 | 2020-02-17 01:18 | 18 | 2020-02-17 00:57 | 18 |  |  |  |  | Y |  |  |  | Y | [5 empty] | 207.82 | 0 | [20 empty] | 1.11 |  |  | 28.2 | 19.51 | A | [9 empty] | 0 | 52 | 254 | 32 | 0 | 0 | 0 | 596 | 0 | 595 | 0 | 0 | 0 | 49
2020-02-16 | B56968 | 2 | 중탄소 | AE15B36C2 | TUNDISH교체 | Si 탈산 | B | 10 | 55 | 49150 | 117.17 | A | A |  | A | 1 |  | 1 | 1540 | 1537 | 9700 |  |  | 9700 | 118.42 | 10 | 81910 | 1644 |  | N | 55 | 49 | [7 empty] | 임현진 | 2 |  |  |  |  | Y |  | 105.75 | 12-9 | 352.86 | 0 | A |  | 1653 | 1 | 0.15 | 1583 | 1.61 | 85 | 25 | 237 | 3:57 | 15 | 21 | 0 | 0 | 25 | 0 | 0 |  | AR | 2020-02-17 01:46 | 2020-02-17 02:29 | 43 | 2020-02-17 01:21 | 68 |  |  |  |  | N | 미투입강종 | [7 empty] | 4.5 | 9.96 | 0 | [19 empty] | 2.1 |  |  |  | 0.2 | 0.2 | B | [9 empty] | 265 | 0 | 522 | 0 | 0 | 0 | 0 | 799 | 0 | 215 | 0 | 0 | 0 | 51 |  |  | 7 |  | 1
2020-02-16 | C54490 | 3 | 중탄소 | SM45CB | 연주종료 | Si 탈산 | T | 18 | 70 | 49700 | 92.52 | A | A | A |  | 1 |  | 1 | 1535 | 1530 | 7800 |  |  | 7800 | 78.87 | 36 | 98892 | 1604 | 721 | Y | 57 | 44 | 빌렛연주 마지막히트 롱노즐 빠져38톤 남아22톤 합탕 |  | C54487 | 22 |  |  |  | 도주용 | 2 |  | Y | N |  | Y | 4 | 99.45 | 11-10 | 288.44 | 0 | A |  | 1605 | 2 | 0.42 | 1565 | 1.67 | 72 | 38 | 366 | 6:06 | 7 | 7 | 0 | 0 |  | 0 | 12 |  | N2 | 2020-02-17 01:53 |  | 29 | 2020-02-17 01:41 | 41 |  |  |  |  | Y | [5 empty] | Y |  |  | 5 | 0.85 | 5.42 | [23 empty] | 0 | 0 | A | [9 empty] | 0 | 0 | 48 | 0 | 0 | 0 | 0 | 1207 | 0 | 0 | 0 | 0 | 0 | 52
2020-02-16 | A57018 | 1 | 고탄소 | STB2 |  | Al 탈산 | B | 22 | 3 | 54600 | 84.95 | A | A | A |  | 1 | 1 |  | 1520 | 1533 | 6000 |  |  | 6000 | 70.91 | 10 | 84610 | 1555 |  | Y | 42 | 40 |  |  | A57015 |  |  |  |  | 정용태 | 2 |  | Y |  |  |  |  | 104.6 | 13-10 | 280.37 | 0 | A |  | 1555 | 3 | 0.24 | 1515 | 0.98 | 59 | 25 | 345 | 5:45 | 25 | 25 | 12 | 0 |  | 0 |  |  | AR | 2020-02-17 02:05 | 2020-02-17 02:23 | 18 | 2020-02-17 02:03 | 20 | [8 empty] | Y | [5 empty] | 188.51 | 0 | [20 empty] | 1.15 |  |  | 0.1 | 0 | A | [9 empty] | 0 | 42 | 270 | 24 | 0 | 0 | 0 | 740 | 0 | 594 | 0 | 0 | 0 | 58
2020-02-16 | B56969 | 2 | 중탄소 | AE15B36C2 |  | Si 탈산 | B | 29 | 28 | 51150 | 88.57 | A | A |  | A | 1 |  | 1 | 1540 | 1566 | 7200 |  |  | 7200 | 70.77 | 16 | 101734 | 1667 |  | N | 43 | 39 | [7 empty] | 임현진 | 2 |  |  |  |  | Y |  | 99.25 | 12-8 | 267.7 | 0 | A |  | 1646 | 1 | 0.16 | 1570 | 1.7 | 72 | 26 | 231 | 3:51 | 15 | 16 | 0 | 0 |  | 0 | 0 |  | AR | 2020-02-17 02:30 | 2020-02-17 03:33 | 63 | 2020-02-17 02:17 | 76 |  |  |  |  | N | 미투입강종 | [7 empty] | 5 | 9.83 | 0 | [23 empty] | 0.32 | 0.32 | A | [9 empty] | 273 | 0 | 539 | 0 | 0 | 0 | 0 | 496 | 0 | 101 | 0 | 0 | 0 | 52 |  |  | 7
2020-02-16 | C54491 | 3 | 중탄소 | SM45CB | 연주종료 | Si 탈산 | T | 6 | 51 | 49300 | 81.15 | A | A | A |  | 1 |  | 1 | 1535 | 1546 | 5900 |  |  | 5900 | 65.08 | 33 | 90651 | 1625 | 721 | Y | 45 | 33 |  |  | C54489 | 05 |  |  |  | 도주용 | 2 |  |  | Y |  | Y |  | 97.35 | 12-1 | 207.06 | 0 | A |  | 1609 | 2 | 0.42 | 1566 | 1.95 | 73 | 28 | 355 | 5:55 | 7 | 7 | 0 | 0 |  | 0 |  |  | N2 | 2020-02-17 02:48 |  | 40 | 2020-02-17 02:34 | 54 |  |  |  |  | Y | [5 empty] | Y |  |  | 5 | 0 | 4.28 | [23 empty] | 0 | 0.65 | A | [9 empty] | 0 | 0 | 21 | 0 | 0 | 0 | 0 | 799 | 0 | 0 | 0 | 0 | 0 | 0
2020-02-16 | A57019 | 1 | 고탄소 | STB2 |  | Al 탈산 | B | 19 | 45 | 49800 | 83.52 | A | A | A |  | 1 | 1 |  | 1520 | 1530 | 5700 |  |  | 5700 | 56.14 | 12 | 101532 | 1557 |  | Y | 41 | 38 |  |  | A57016 |  |  |  |  | 정용태 | 2 |  | Y |  |  |  |  | 109.1 | 13-4 | 270.47 | 0 | A |  | 1557 | 3 | 0.27 | 1518 | 0.91 | 62 | 28 | 275 | 4:35 | 25 | 25 | 13 | 0 |  | 0 |  |  | AR | 2020-02-17 03:08 | 2020-02-17 03:25 | 17 | 2020-02-17 03:07 | 17 | [8 empty] | Y | [5 empty] | 209.92 | 0 | [20 empty] | 1.14 |  |  | 1.13 | 0 | A | [9 empty] | 0 | 132 | 195 | 30 | 0 | 0 | 0 | 597 | 0 | 595 | 0 | 0 | 0 | 20
2020-02-16 | B56970 | 2 | 중탄소 | AE15B36C2 |  | Si 탈산 | B | 35 | 48 | 51300 | 98.07 | A | A |  | A | 1 |  | 1 | 1540 | 1576 | 6700 |  |  | 6700 | 65.88 | 18 | 101700 | 1655 |  | N | 42 | 37 | [7 empty] | 임현진 | 2 |  |  |  |  | Y |  | 103 | 12-8 | 316.83 | 0 | A |  | 1637 | 1 | 0.2 | 1572 | 1.24 | 74 | 23 | 212 | 3:32 | 15 | 16 | 0 | 0 |  | 0 | 0 |  | AR | 2020-02-17 03:44 | 2020-02-17 04:38 | 54 | 2020-02-17 03:26 | 73 |  |  |  |  | N | 미투입강종 | [7 empty] | 4.5 | 42.28 | 0 | [23 empty] | 0.42 | 0.42 | B | [9 empty] | 313 | 0 | 521 | 0 | 0 | 0 | 0 | 500 | 0 | 101 | 0 | 0 | 0 | 66 |  |  | 7
2020-02-16 | C54492 | 3 | 중탄소 | SM45CB | 연주종료 | Si 탈산 | T | 38 | 71 | 48400 | 80.9 | A | A | A |  | 1 |  | 1 | 1535 | 1533 | 6700 |  |  | 6700 | 67.75 | 36 | 98892 | 1606 |  | Y | 53 | 35 |  |  | C54489 | 05 |  |  |  | 정종훈 | 2 |  | Y |  |  | Y |  | 101.45 | 12-1 | 178.24 | 0 | A |  | 1599 | 2 | 0.43 | 1563 | 2.25 | 70 | 25 | 364 | 6:04 | 7 | 7 | 0 | 0 |  | 0 | 12 |  | N2 | 2020-02-17 03:58 |  | 36 | 2020-02-17 03:46 | 48 |  |  |  |  | Y | [5 empty] | Y |  |  | 4.5 | 0 | 4.75 | [23 empty] | 0 | 0 | A | [9 empty] | 0 | 0 | 41 | 0 | 0 | 0 | 0 | 598 | 0 | 0 | 0 | 0 | 0 | 33
2020-02-16 | A57020 | 1 | 고탄소 | STB2 |  | Al 탈산 | B | 15 | 7 | 53400 | 79.23 | A | A | A |  | 1 | 1 |  | 1520 | 1545 | 5500 |  |  | 5500 | 54.17 | 12 | 101532 | 1562 |  | Y | 41 | 36 |  |  | A57017 |  |  |  |  | 정용태 | 2 |  | Y |  |  |  |  | 104.05 | 13-8 | 228.54 | 0 | A |  | 1562 | 3 | 0.24 | 1525 | 1 | 69 | 33 | 282 | 4:42 | 25 | 25 | 14 | 0 |  | 0 |  |  | AR | 2020-02-17 04:13 | 2020-02-17 04:30 | 17 | 2020-02-17 04:12 | 18 |  |  |  |  | Y |  |  |  | Y | [5 empty] | 170.6 | 0 | [20 empty] | 1.08 |  |  | 2.73 | 0 | A | [9 empty] | 0 | 78 | 274 | 18 | 0 | 0 | 0 | 742 | 0 | 495 | 0 | 0 | 0 | 39
2020-02-16 | B56971 | 2 | 중탄소 | AE15B36C2 |  | Si 탈산 | B | 1 | 1 | 53100 | 102.18 | A | A |  | A | 1 |  | 1 | 1540 | 1565 | 8400 |  |  | 8400 | 85.47 | 14 | 98282 | 1657 |  | Y | 48 | 44 | [7 empty] | 임현진 | 2 |  |  |  |  | Y |  | 103.4 | 13-9 | 231.54 | 0 | A |  | 1649 | 1 | 0.12 | 1579 | 1.69 | 81 | 23 | 243 | 4:03 | 15 | 16 | 0 | 0 |  | 0 | 0 |  | AR | 2020-02-17 05:02 | 2020-02-17 05:41 | 38 | 2020-02-17 04:43 | 57 |  |  |  |  | N | 미투입강종 | [7 empty] | 5 | 11 | 0 | 대보수 래들 | [19 empty] | 1.21 |  |  | 0.27 | 0.27 | A | [9 empty] | 249 | 0 | 692 | 0 | 0 | 0 | 0 | 1000 | 0 | 304 | 0 | 0 | 0 | 36 |  |  | 7
2020-02-16 | C54493 | 3 | 중탄소 | SM45CB | 연주종료 | Si 탈산 | T | 31 | 59 | 50300 | 87.03 | A | A | A |  | 1 |  | 1 | 1535 | 1514 | 7400 |  |  | 7400 | 76.97 | 35 | 96145 | 1620 |  | Y | 41 | 37 |  |  | C54490 | 05 |  |  |  | 도주용 | 2 |  | Y |  |  | Y |  | 98.3 | 12-1 | 180.01 | 0 | A |  | 1596 | 2 | 0.42 | 1561 | 0.97 | 68 | 22 | 369 | 6:09 | 7 | 7 | 0 | 0 |  | 0 | 10 |  | N2 | 2020-02-17 05:19 |  | 23 | 2020-02-17 05:08 | 34 |  |  |  |  | Y | [5 empty] | Y |  |  | 5 | 7.04 | 0.5 | [23 empty] | 0 | 0 | A | [9 empty] | 0 | 0 | 177 | 0 | 0 | 0 | 0 | 596 | 0 | 0 | 0 | 0 | 0 | 35 |  |  | 5
2020-02-16 | A57021 | 1 | 고탄소 | STB2 |  | Al 탈산 | B | 32 | 14 | 52800 | 84.4 | A | A | A |  | 1 | 1 |  | 1520 | 1545 | 5500 |  |  | 5500 | 54.17 | 12 | 101532 | 1557 |  | Y | 40 | 36 |  |  | A57018 |  |  |  |  | 정용태 | 3 |  | Y |  |  |  |  | 107.4 | 13-10 | 236.73 | 0 | A |  | 1557 | 3 | 0.23 | 1522 | 0.81 | 66 | 28 | 285 | 4:45 | 25 | 25 | 15 | 0 |  | 0 |  |  | AR | 2020-02-17 05:21 | 2020-02-17 05:41 | 20 | 2020-02-17 05:19 | 22 | [14 empty] | 207 | 0 | [20 empty] | 1.15 |  |  | 0.15 | 0 | A | [9 empty] | 0 | 17 | 206 | 21 | 0 | 0 | 0 | 545 | 0 | 495 | 0 | 0 | 0 | 43
2020-02-16 | B56972 | 2 | 중탄소 | AE15B36C2 | 연주종료 | Si 탈산 | B | 10 | 56 | 48900 | 108.32 | A | A |  | A | 1 |  | 1 | 1540 | 1564 | 6900 |  |  | 6900 | 75.53 | 16 | 91360 | 1654 |  | Y | 42 | 36 | [7 empty] | 임현진 | 2 |  |  |  |  | N |  | 101.7 | 12-5 | 290.67 | 0 | A |  | 1647 | 1 | 0.14 | 1576 | 1.76 | 78 | 32 | 165 | 2:45 | 15 | 16 | 0 | 0 |  | 0 | 0 |  | AR | 2020-02-17 06:13 | 2020-02-17 06:43 | 30 | 2020-02-17 05:40 | 63 |  |  |  |  | Y | [9 empty] | 8.72 | 0 | [23 empty] | 0.17 | 0.17 | A | [9 empty] | 272 | 0 | 477 | 0 | 0 | 136 | 0 | 497 | 0 | 207 | 0 | 0 | 0 | 25 |  |  | 5
2020-02-16 | C54494 | 3 | 중탄소 | SM45CB | 연주종료 | Si 탈산 | T | 18 | 71 | 48600 | 83.3 | A | A | C |  | 1 |  | 1 | 1535 | 1733 | 6300 |  |  | 6300 | 46.8 | 49 | 134603 | 1620 |  | Y | 41 | 32 |  |  | C54491 | 05 |  |  |  | 정종훈 | 2 |  | N | Y |  | Y |  | 102.55 | 12-3 | 197.43 | 0 | A |  | 1604 | 2 | 0.43 | 1568 | 1.03 | 75 | 33 | 361 | 6:01 | 7 | 7 | 0 | 0 |  | 0 | 8 |  | N2 | 2020-02-17 06:20 |  | 28 | 2020-02-17 06:13 | 36 |  |  |  |  | Y | [5 empty] | N |  |  |  | 6.3 | 0 | [23 empty] | 0 | 0 | A | [9 empty] | 0 | 0 | 30 | 0 | 0 | 0 | 0 | 1053 | 0 | 0 | 0 | 0 | 0 | 42 |  |  | 5
2020-02-16 | B56973 | 2 | 고탄소 | STB2 |  | Al 탈산 | B | 22 | 4 | 54150 | 91.12 | A | C | C |  | 1 | 1 |  | 1530 | 1554 | 6900 |  |  | 6900 | 81.55 | 10 | 84610 | 1607 |  | Y | 46 | 39 | [7 empty] | 정용태 | 2 | [6 empty] | 99.7 | 13-4 | 354.82 | 0 | A |  | 1580 | 3 | 0.27 | 1528 | 1.16 | 72 | 33 | 266 | 4:26 | 25 | 25 | 16 | 0 |  | 0 |  |  | AR | 2020-02-17 06:53 | 2020-02-17 07:01 | 7 | 2020-02-17 06:53 | 8 |  |  |  |  | Y |  |  |  | Y | [5 empty] | 376.33 | 0 | [20 empty] | 1.14 |  |  | 14.14 | 0 | A | [9 empty] | 0 | 1578 | 0 | 174 | 0 | 0 | 0 | 1701 | 0 | 108 | 0 | 0 | 0 | 24
2020-02-17 | C54495 | 3 | 중탄소 | SM45C | 연주종료 | Si 탈산 | T | 6 | 52 | 48650 | 77.53 | C | C | C |  | 1 |  | 1 | 1535 | 1535 | 5500 |  |  | 5500 | 95.34 | 21 | 57687 | 1602 |  | Y | 40 | 13 | [8 empty] | 2 |  | Y |  |  | Y |  | 102.4 | 12-6 | 212.19 | 0 | A |  | 1591 | 2 | 0.42 | 1557 | 1.13 | 64 | 27 | 375 | 6:15 | 10 | 10 | 0 | 0 |  | 0 | 8 |  | N2 | 2020-02-17 07:25 |  | 32 | 2020-02-17 07:17 | 40 |  |  |  |  | Y | [5 empty] | Y |  |  |  | 5.67 | 0 | [23 empty] | 0 | 0 | A | [9 empty] | 0 | 0 | 7 | 0 | 0 | 0 | 0 | 398 | 0 | 301 | 0 | 0 | 0 | 26 |  |  | 5
2020-02-17 | B56974 | 2 | 중탄소 | SCM440I |  | Al 탈산 | I | 19 | 46 | 50300 | 120.4 | C | C |  | C | 1 |  | 1 | 1560 | 1576 | 9100 |  |  | 9100 | 100.55 | 4 | 90500 | 1665 |  | INGOT | 64 | 50 |  |  | B56971 | 05 |  |  |  | 고승만 | 0 |  |  | Y |  |  |  | 99.2 | 12-4 | 296.92 | 0 | A |  | 1660 | 1 | 0.13 | 1581 | 1.6 | 86 |  | 192 | 3:12 | 20 | 25 | 0 | 0 |  | 0 | 0 |  | AR | 2020-02-17 08:28 |  | 24 | 2020-02-17 08:13 | [5 empty] | Y | [9 empty] | 11.1 | 0 | [18 empty] | 1.1 |  |  |  |  | 0.07 | 0.07 | A | [9 empty] | 1278 | 0 | 22 | 0 | 0 | 31 | 0 | 799 | 0 | 205 | 0 | 0 | 0 | 24
2020-02-17 | A57022 | 1 | 고탄소 | STB2 |  | Al 탈산 | B | 29 | 29 | 51100 | 79.2 | C | C | C |  | 1 | 1 |  | 1520 | 1536 | 5800 |  |  | 5800 | 57.12 | 12 | 101532 | 1556 |  | Y | 43 | 37 | [7 empty] | 박안희 | 2 |  | Y |  |  |  |  | 107.05 | 13-6 | 225.52 | 0 | A |  | 1556 | 3 | 0.24 | 1521 | 0.97 | 65 | 30 | 269 | 4:29 | 25 | 25 | 17 | 0 |  | 0 |  |  | AR | 2020-02-17 07:49 | 2020-02-17 08:15 | 26 | 2020-02-17 07:48 | 27 |  |  |  |  | Y |  |  |  | Y | [5 empty] | 161.98 | 0 | [20 empty] | 1.35 |  |  | 28.9 | 0 | A | [9 empty] | 0 | 19 | 332 | 15 | 0 | 0 | 0 | 594 | 0 | 548 | 0 | 0 | 0 | 9
2020-02-17 | C54496 | 3 | 중탄소 | SM45C | 연주종료 | Si 탈산 | T | 38 | 72 | 48450 | 77.32 | C | C | C |  | 1 |  | 1 | 1535 | 1611 | 4400 |  |  | 4400 | 33.37 | 48 | 131856 | 1627 |  | Y | 42 | 27 |  |  |  | 05 |  |  |  |  | 2 |  | Y |  |  | Y |  | 102.75 | 12-3 | 201.39 | 0 | A |  | 1614 | 2 | 0.43 | 1566 | 2.29 | 73 | 32 | 331 | 5:31 | 10 | 10 | 0 | 0 |  | 0 | 14 |  | N2 | 2020-02-17 08:32 |  | 33 | 2020-02-17 08:18 | 47 |  |  |  |  | Y | [5 empty] | Y |  |  |  | 7.07 | 0 | [23 empty] | 0 | 0 | A | [9 empty] | 0 | 0 | 267 | 0 | 0 | 0 | 0 | 403 | 0 | 201 | 0 | 0 | 0 | 51 |  |  | 5
2020-02-17 | A57023 | 1 | 고탄소 | STB2 |  | Al 탈산 | B | 15 | 8 | 52900 | 83.62 | C | C | C |  | 1 | 1 |  | 1520 | 1552 | 5400 |  |  | 5400 | 53.19 | 12 | 101532 | 1559 |  | Y | 42 | 33 | [7 empty] | 박안희 | 2 |  | Y |  |  |  |  | 103.3 | 13-7 | 219.9 | 0 | A |  | 1559 | 3 | 0.23 | 1514 | 1.1 | 58 | 21 | 272 | 4:32 | 25 | 25 | 18 | 0 |  | 0 |  |  | AR | 2020-02-17 09:01 | 2020-02-17 09:32 | 31 | 2020-02-17 09:00 | 32 |  |  |  |  | Y |  |  |  | Y | [5 empty] | 155.71 | 0 | [20 empty] | 1.21 |  |  | 31.1 | 0 | A | [9 empty] | 0 | 17 | 269 | 19 | 0 | 0 | 0 | 594 | 0 | 552 | 0 | 0 | 0 | 17
2020-02-17 | C54497 | 3 | 중탄소 | SM48C | 연주종료 | Al 탈산 | T | 31 | 60 | 50200 | 80.18 | C | C | C |  | 1 |  | 1 | 1535 | 1570 | 5500 |  |  | 5500 | 55.62 | 36 | 98892 | 1570 |  | Y | 44 | 32 |  |  |  | 05 |  |  |  |  | 2 |  | Y |  |  | Y |  | 98.7 | 12-1 | 176.1 | 0 | A |  | 1598 | 2 | 0.42 | 1563 | 1.46 | 72 | 29 | 330 | 5:30 | 10 | 10 | 0 | 0 |  | 0 | 11 |  | N2 | 2020-02-17 09:35 |  | 40 | 2020-02-17 09:24 | 51 |  |  |  |  | Y | [5 empty] | Y |  |  |  | 5.8 | 0 | [23 empty] | 0 | 0 | A | [9 empty] | 0 | 0 | 317 | 0 | 0 | 0 | 0 | 396 | 0 | 199 | 0 | 0 | 0 | 40
2020-02-17 | A57024 | 1 | 고탄소 | STB2 |  | Al 탈산 | B | 32 | 15 | 53200 | 88.35 | C | C | C |  | 1 | 1 |  | 1520 | 1533 | 6000 |  |  | 6000 | 59.09 | 12 | 101532 | 1557 |  | Y | 42 | 37 | [7 empty] | 박안희 | 2 |  | Y |  |  |  |  | 104.4 | 13-7 | 264.22 | 0 | A |  | 1557 | 3 | 0.23 | 1514 | 1 | 58 | 23 | 265 | 4:25 | 25 | 26 | 19 | 0 |  | 0 |  |  | AR | 2020-02-17 10:16 | 2020-02-17 10:35 | 19 | 2020-02-17 10:13 | 22 |  |  |  |  | Y |  |  |  | Y | [5 empty] | 532.99 | 0 | [20 empty] | 1.39 |  |  | 34.5 | 0 | A | [9 empty] | 0 | 31 | 258 | 15 | 0 | 0 | 0 | 597 | 0 | 552 | 0 | 0 | 0 | 60
2020-02-17 | C54498 | 3 | 중탄소 | SM48CZ | 연주종료 | Al 탈산 | T | 18 | 72 | 49050 | 78.67 | C | C | C |  | 1 |  | 1 | 1535 | 1578 | 5700 |  |  | 5700 | 103.75 | 20 | 54940 | 1607 | 377 | Y | 43 | 34 |  |  |  | 05 |  |  |  |  | 2 |  | Y |  |  | Y |  | 101.05 | 12-1 | 141.29 | 0 | A |  | 1602 | 2 | 0.42 | 1567 | 1.21 | 75 | 28 | 369 | 6:09 | 10 | 10 | 0 | 0 |  | 0 | 8 |  | AR | 2020-02-17 10:36 |  | 45 | 2020-02-17 10:29 | 52 |  |  |  |  | Y | [5 empty] | Y |  |  |  | 2.34 | 0 | [23 empty] | 0 | 0 | A | [9 empty] | 64 | 0 | 51 | 0 | 0 | 0 | 0 | 503 | 0 | 200 | 0 | 0 | 0 | 20 |  |  | 5
2020-02-17 | A57025 | 1 | 고탄소 | STB2 |  | Al 탈산 | B | 22 | 5 | 53700 | 87.53 | C | C | C |  | 1 | 1 |  | 1520 | 1531 | 5800 |  |  | 5800 | 68.55 | 10 | 84610 | 1566 |  | Y | 44 | 36 | [7 empty] | 박안희 | 2 |  |  | Y |  |  |  | 104.65 | 13-9 | 360.19 | 0 | A |  | 1566 | 3 | 0.23 | 1519 | 1.09 | 63 | 24 | 253 | 4:13 | 25 | 26 | 20 | 0 |  | 0 |  |  | AR | 2020-02-17 11:16 | 2020-02-17 11:39 | 23 | 2020-02-17 11:15 | 24 |  |  |  |  | Y |  |  |  | Y | [5 empty] | 175.01 | 0 | [20 empty] | 1.22 |  |  | 37.02 | 0 | A | [9 empty] | 0 | 22 | 195 | 23 | 0 | 0 | 0 | 595 | 0 | 551 | 0 | 0 | 0 | 40
2020-02-17 | C54499 | 3 | 중탄소 | SM48CZ | TUNDISH교체전 | Al 탈산 | T | 6 | 53 | 48500 | 81.18 | C | C | C |  | 1 |  | 1 | 1535 | 1576 | 5900 |  |  | 5900 | 56.52 | 38 | 104386 | 1624 |  | Y | 42 | 34 |  |  |  | 05 |  |  |  |  | 2 |  | Y |  |  | Y |  | 98.2 | 12-2 | 191.05 | 0 | A |  | 1611 | 2 | 0.42 | 1575 | 1.16 | 83 | 36 | 384 | 6:24 | 10 | 10 | 0 | 0 |  | 0 | 9 |  | AR | 2020-02-17 11:45 |  | 43 | 2020-02-17 11:36 | 52 |  |  |  |  | Y | [5 empty] | Y |  |  |  | 2.12 | 0 | [23 empty] | 0 | 0 | A | [9 empty] | 0 | 0 | 283 | 0 | 0 | 0 | 0 | 528 | 0 | 200 | 80 | 0 | 0 | 43 |  |  | 5
2020-02-17 | A57026 | 1 | 고탄소 | STB2 |  | Al 탈산 | B | 29 | 30 | 50900 | 82.23 | C | C | C |  | 1 | 1 |  | 1520 | 1533 | 6300 |  |  | 6300 | 62.05 | 12 | 101532 | 1553 |  | Y | 43 | 39 | [7 empty] | 박안희 | 2 |  | Y |  |  |  |  | 109.25 | 13-8 | 190.42 | 0 | A |  | 1553 | 3 | 0.23 | 1520 | 0.87 | 64 | 30 | 296 | 4:56 | 25 | 26 | 21 | 0 |  | 0 |  |  | AR | 2020-02-17 12:28 | 2020-02-17 12:45 | 17 | 2020-02-17 12:27 | 18 |  |  |  |  | Y |  |  |  | Y | [5 empty] | 143.58 | 0 | [20 empty] | 1.2 |  |  | 38.25 | 0 | A | [9 empty] | 0 | 0 | 335 | 20 | 0 | 0 | 0 | 595 | 0 | 551 | 0 | 0 | 0 | 24
2020-02-17 | C54500 | 3 | 중탄소 | AE4145MA3 |  | Al 탈산 | I | 38 | 73 | 48400 | 141.9 | C | C | C |  | 1 |  | 1 | 1560 | 1542 | 10600 |  |  | 10600 | 118.17 | 13 | 89700 | 1646 |  | INGOT | 83 | 58 | 출강 물량많아 유재후 A57027에 7톤 분탕 | [12 empty] | Y |  | 100.5 | 11-10 | 352.21 | 0 | A |  | 1642 | 2 | 0.4 | 1570 | 1.76 | 85 |  | 639 | 10:39 | 20 | 20 | 0 | 0 |  | 0 | 10 |  | AR | 2020-02-17 13:56 |  | 28 | 2020-02-17 13:37 | [5 empty] | Y | [5 empty] | N |  |  |  | 7.55 | 0 | [18 empty] | 1.2 |  |  |  |  | 0.92 | 0 | B | [9 empty] | 2060 | 0 | 997 | 30 | 0 | 0 | 0 | 1508 | 0 | 200 | 303 | 0 | 0 | 35
2020-02-17 | A57027 | 1 | 고탄소 | STB2 |  | Al 탈산 | B | 15 | 9 | 52500 | 85.23 | C | C | C |  | 1 | 1 |  | 1520 | 1532 | 6300 |  |  | 6300 | 62.05 | 12 | 101532 | 1558 |  | Y | 44 | 38 | C54500 7톤받음 | [6 empty] | 박안희 | 2 |  | Y |  |  |  |  | 99.75 | 13-3 | 164.94 | 0 | A |  | 1558 | 3 | 0.23 | 1515 | 1.05 | 59 | 26 | 271 | 4:31 | 25 | 26 | 22 | 0 |  | 0 |  |  | AR | 2020-02-17 13:38 | 2020-02-17 13:49 | 12 | 2020-02-17 13:37 | 12 | [8 empty] | Y | [5 empty] | 161.02 | 0 | [20 empty] | 1.37 |  |  | 40.43 | 0 | A | [9 empty] | 0 | 0 | 317 | 0 | 0 | 0 | 0 | 299 | 0 | 548 | 0 | 0 | 0 | 138
2020-02-17 | A57028 | 1 | 고탄소 | STB2 |  | Al 탈산 | B | 32 | 16 | 51800 | 85.3 | C | C | D |  | 1 | 1 |  | 1520 | 1540 | 5000 |  |  | 5000 | 49.25 | 12 | 101532 | 1555 |  | Y | 44 | 31 | [7 empty] | 박안희 | 2 |  | Y |  |  |  |  | 103.15 | 13-5 | 227.55 | 0 | A |  | 1555 | 3 | 0.24 | 1512 | 1.02 | 56 | 23 | 254 | 4:14 | 25 | 26 | 23 | 0 |  | 0 |  |  | AR | 2020-02-17 14:38 | 2020-02-17 14:52 | 14 | 2020-02-17 14:37 | 14 |  |  |  |  | Y |  |  |  | Y | [5 empty] | 179.85 | 0 | [20 empty] | 1.16 |  |  | 41.47 | 0 | A | [9 empty] | 0 | 25 | 345 | 23 | 0 | 0 | 0 | 296 | 0 | 298 | 0 | 0 | 0 | 43
2020-02-17 | C54501 | 3 | 저탄소 | 25MOCRS4HM3 | 연주종료 | Si 탈산 | T | 31 | 61 | 50450 | 109.53 | C | D | D |  | 2 |  | 2 | 1550 | 1631 | 6800 | 9200 |  | 16000 | 970.76 | 6 | 16482 | 1648 |  | Y | 64 | 34 |  | Y | [13 empty] | 104.05 | 12-6 | 42.24 | 163.8 | A |  | 1644 | 2 | 0.78 | 1583 | 2.35 | 75 | 33 | 433 | 7:13 | 13 | 10 | 0 | 0 |  | 0 | 10 |  | N2 VD도착 N% 1. 190PPM ↓ N2 2. 190PPM ↑ AR | 2020-02-17 17:37 |  | 17 | 2020-02-17 17:16 | 37 |  |  |  |  | Y | [5 empty] | N |  |  |  | 0 | 54.99 | [21 empty] | Y |  | 0 | 1.53 | B | [9 empty] | 1472 | 101 | 42 | 0 | 0 | 0 | 0 | 1577 | 0 | 0 | 0 | 0 | 0 | 0 |  |  | 14
2020-02-17 | A57029 | 1 | 고탄소 | STB2 |  | Al 탈산 | B | 22 | 6 | 52700 | 84.17 | D | D | D |  | 1 | 1 |  | 1520 | 1533 | 5900 |  |  | 5900 | 58.11 | 12 | 101532 | 1556 |  | Y | 42 | 39 | [7 empty] | 김덕진 | 2 |  | Y |  |  |  |  | 104.7 | 13-9 | 226.88 | 0 | A |  | 1556 | 3 | 0.23 | 1515 | 0.98 | 59 | 23 | 261 | 4:21 | 25 | 26 | 24 | 0 |  | 0 |  |  | AR | 2020-02-17 15:40 | 2020-02-17 15:57 | 17 | 2020-02-17 15:39 | 18 |  |  |  |  | Y |  |  |  | Y | [5 empty] | 198.18 | 0 | [20 empty] | 1.09 |  |  | 42.54 | 0 | A | [9 empty] | 0 | 16 | 259 | 20 | 0 | 0 | 0 | 394 | 0 | 395 | 0 | 0 | 0 | 34
2020-02-17 | C54502 | 3 | 저탄소 | 25MOCRS4HM3 | 연주시작 | Si 탈산 | T | 18 | 73 | 48350 | 106.05 | D | D | D |  | 1 |  | 1 | 1550 | 1570 | 9200 |  |  | 9200 | 124.04 | 27 | 74169 | 1668 |  | Y | 53 | 50 | [15 empty] | 95.1 | 11-5 | 103.37 | 229.86 | A |  | 1673 | 2 | 0.4 | 1598 | 2.78 | 90 | 27 | 379 | 6:19 | 13 | 13 | 0 | 0 |  | 0 | 10 |  | N2 VD도착 N% 1. 190PPM ↓ N2 2. 190PPM ↑ AR | 2020-02-17 16:20 |  | 21 | 2020-02-17 15:54 | 47 |  |  |  |  | Y | [5 empty] | N |  |  |  | 0.65 | 5.73 | [23 empty] | 0 | 1.57 | A | [9 empty] | 497 | 524 | 0 | 228 | 0 | 0 | 0 | 601 | 0 | 0 | 0 | 0 | 0 | 0 |  |  | 9 |  | 1
2020-02-17 | A57030 | 1 | 고탄소 | STB2 |  | Al 탈산 | B | 29 | 31 | 50500 | 79.67 | D | D | D |  | 1 | 1 |  | 1520 | 1540 | 4800 |  |  | 4800 | 47.28 | 12 | 101532 | 1557 |  | Y | 41 | 30 | [7 empty] | 차승주 | 2 |  | Y | [6 empty] | 221 | 0 | A |  | 1557 | 3 | 0.24 | 1517 | 1.08 | 61 | 30 | 260 | 4:20 | 25 | 26 | 25 | 0 |  | 0 |  |  | AR | 2020-02-17 16:35 | 2020-02-17 17:04 | 30 | 2020-02-17 16:32 | 32 |  |  |  |  | Y |  |  |  | Y | [5 empty] | 167.88 | 0 | [20 empty] | 1 |  |  | 0.01 | 0 | A | [9 empty] | 0 | 0 | 277 | 0 | 0 | 0 | 0 | 394 | 0 | 197 | 0 | 0 | 0 | 0
2020-02-17 | C54503 | 3 | 저탄소 | 25MOCRS4HM3 | 연주종료 | Si 탈산 | T | 6 | 54 | 48500 | 108.08 | D | D | D |  | 1 |  | 1 | 1550 | 1534 | 8300 |  |  | 8300 | 100.72 | 30 | 82410 | 1640 |  | Y | 70 | 40 | [15 empty] | 94.15 | 11-7 | 19.11 | 178.33 | A |  | 1637 | 2 | 0.44 | 1581 | 2.07 | 73 | 33 | 379 | 6:19 | 13 | 13 | 0 | 0 |  | 0 | 10 |  | N2 VD도착 N% 1. 190PPM ↓ N2 2. 190PPM ↑ AR | 2020-02-17 18:39 |  | 9 | 2020-02-17 18:27 | 21 |  |  |  |  | Y | [5 empty] | N |  |  |  | 0 | 10.67 | [23 empty] | 0 | 1.15 | A | [9 empty] | 662 | 0 | 104 | 0 | 0 | 0 | 0 | 406 | 0 | 0 | 0 | 0 | 0 | 10 |  |  | 5
2020-02-17 | A57031 | 1 | 고탄소 | STB2 |  | Al 탈산 | B | 15 | 10 | 52200 | 81.55 | D | D | D |  | 1 | 1 |  | 1520 | 1567 | 4300 |  |  | 4300 | 42.35 | 12 | 101532 | 1558 |  | Y | 43 | 37 | [7 empty] | 김덕진 | 2 |  | Y |  |  |  |  | 104 | 13-7 | 205.97 | 0 | A |  | 1558 | 3 | 0.24 | 1558 | 0 | 102 | 24 | 262 | 4:22 | 25 | 26 | 26 | 0 |  | 0 |  |  | AR | 2020-02-17 17:37 | 2020-02-17 18:09 | 32 | 2020-02-17 17:36 | 33 |  |  |  |  | Y |  |  |  | Y | [5 empty] | 174.3 | 0 | [20 empty] | 1.08 |  |  | 1.08 | 0 | A | [9 empty] | 0 | 18 | 281 | 14 | 0 | 0 | 0 | 298 | 0 | 198 | 0 | 0 | 0 | 75
2020-02-17 | A57032 | 1 | 고탄소 | STB2 | TUNDISH교체전 | Al 탈산 | B | 32 | 17 | 52700 | 74.03 | D | D | D |  | 1 | 1 |  | 1520 | 1545 | 4800 |  |  | 4800 | 64.64 | 10 | 74259 | 1564 |  | Y | 41 | 30 | [7 empty] | 김덕진 | 2 |  | Y |  |  |  |  | 104.9 | 13-7 | 252.68 | 0 | A |  | 1564 | 3 | 0.25 | 1516 | 1.45 | 60 | 27 | 269 | 4:29 | 25 | 26 | 27 | 0 |  | 0 |  |  | AR | 2020-02-17 18:32 | 2020-02-17 19:16 | 44 | 2020-02-17 18:32 | 44 |  |  |  |  | Y |  |  |  | Y | [5 empty] | 140.25 | 0 | [20 empty] | 1.02 |  |  | 2.02 | 0 | A | [9 empty] | 0 | 22 | 265 | 26 | 0 | 0 | 0 | 296 | 0 | 196 | 0 | 0 | 0 | 16
2020-02-17 | C54504 | 3 | 저탄소 | 25MOCRS4HM3 | 연주종료 | Si 탈산 | T | 38 | 74 | 48900 | 98.33 | D | D | D |  | 1 |  | 1 | 1550 | 1562 | 9390 |  |  | 9390 | 103.58 | 33 | 90651 | 1613 |  | Y | 60 | 44 | [15 empty] | 91.7 | 11-2 | 0 | 287.56 | A |  | 1625 | 2 | 0.42 | 1568 | 2.11 | 60 | 23 | 364 | 6:04 | 13 | 13 | 0 | 0 |  | 0 | 10 |  | N2 VD도착 N% 1. 190PPM ↓ N2 2. 190PPM ↑ AR | 2020-02-17 19:55 |  | 11 | 2020-02-17 19:44 | 23 |  |  |  |  | Y | [5 empty] | N |  |  |  | 0 | 11.23 | [23 empty] | 0 | 0.68 | B | [9 empty] | 550 | 548 | 0 | 340 | 0 | 0 | 0 | 499 | 0 | 0 | 0 | 0 | 0 | 0 |  |  | 5
2020-02-17 | A57033 | 1 | 고탄소 | P-STB2 | TUNDISH교체 | Al 탈산 | B | 22 | 7 | 52500 | 98.95 | D | D | D |  | 1 | 1 |  | 1520 | 1531 | 7000 |  |  | 7000 | 68.94 | 12 | 101532 | 1590 |  | Y | 57 | 43 | [7 empty] | 김덕진 | 2 |  |  | Y |  |  |  | 104.4 | 13-9 | 274.62 | 0 | A |  | 1590 | 3 | 0.25 | 1536 | 1.32 | 80 | 24 | 268 | 4:28 | 25 | 31 | 28 | 0 |  | 0 |  |  | AR | 2020-02-17 20:01 | 2020-02-17 20:42 | 41 | 2020-02-17 19:59 | 43 |  |  |  |  | Y |  |  |  | Y | [5 empty] | 178.62 | 0 | [19 empty] | 1.73 |  |  |  | 3.57 | 0 | A |  |  | 11.144 | 24.554 | 52.108 | 0.867 | 4.675 | 2.122 | 1521.56 | 0 | 21 | 279 | 24 | 0 | 0 | 0 | 392 | 0 | 295 | 0 | 0 | 0 | 111 |  |  |  |  | 1
2020-02-17 | C54505 | 3 | 저탄소 | 25MOCRS4HM3 | 연주종료 | Si 탈산 | T | 18 | 74 | 48550 | 97.38 | D | D | D |  | 1 |  | 1 | 1550 | 1578 | 8100 |  |  | 8100 | 75.61 | 39 | 107133 | 1634 |  | Y | 52 | 39 | [15 empty] | 109.15 | 12-8 | 56.87 | 246.76 | A |  | 1628 | 2 | 0.43 | 1572 | 2.15 | 64 | 28 | 400 | 6:40 | 13 | 13 | 0 | 0 |  | 0 |  |  | N2 VD도착 N% 1. 190PPM ↓ N2 2. 190PPM ↑ AR | 2020-02-17 21:08 |  | 12 | 2020-02-17 20:48 | 32 | [14 empty] | 0 | 11.22 | [23 empty] | 1.25 | 0 | A | [9 empty] | 874 | 0 | 162 | 0 | 0 | 0 | 0 | 490 | 0 | 0 | 0 | 0 | 0 | 0 |  |  | 5
2020-02-17 | A57034 | 1 | 고탄소 | P-STB2 |  | Al 탈산 | B | 29 | 32 | 51300 | 91.92 | D | D | D |  | 1 | 1 |  | 1520 | 1542 | 5200 |  |  | 5200 | 61.46 | 10 | 84610 | 1562 |  | Y | 40 | 33 | [7 empty] | 김덕진 | 2 |  | Y |  |  |  |  | 105.9 | 13-4 | 302.83 | 0 | A |  | 1562 | 3 | 0.23 | 1519 | 0.84 | 63 | 24 | 270 | 4:30 | 25 | 31 | 29 | 0 |  | 0 |  |  | AR | 2020-02-17 21:13 | 2020-02-17 21:47 | 34 | 2020-02-17 21:12 | 35 |  |  |  |  | Y |  |  |  | Y | [5 empty] | 243.96 | 0 | [20 empty] | 1.15 |  |  | 4.79 | 0 | B |  |  | 11.395 | 25.711 | 50.273 | 0.79 | 4.411 | 1.955 | 1522.05 | 0 | 25 | 295 | 11 | 0 | 0 | 0 | 298 | 0 | 300 | 0 | 0 | 0 | 54
2020-02-17 | C54506 | 3 | 저탄소 | 25MOCRS4HM3 | 연주종료 | Si 탈산 | T | 31 | 62 | 50500 | 105.12 | D | D | B |  | 1 |  | 1 | 1550 | 1567 | 9000 |  |  | 9000 | 84.01 | 39 | 107133 | 1650 |  | Y | 56 | 43 | [15 empty] | 109.75 | 13-1 | 0 | 270.15 | A |  | 1630 | 2 | 0.46 | 1579 | 2.13 | 71 | 27 | 329 | 5:29 | 13 | 13 | 0 | 0 |  | 0 | 10 |  | N2 VD도착 N% 1. 190PPM ↓ N2 2. 190PPM ↑ AR | 2020-02-17 22:21 |  | 13 | 2020-02-17 21:56 | 38 |  |  |  |  | Y | [5 empty] | N |  |  |  | 0 | 15.9 | [23 empty] | 1.79 | 0.07 | B | [9 empty] | 316 | 927 | 0 | 237 | 0 | 0 | 0 | 806 | 0 | 0 | 0 | 0 | 0 | 0 |  |  | 5
2020-02-17 | A57035 | 1 | 고탄소 | P-STB2 |  | Al 탈산 | B | 15 | 11 | 51000 | 88.75 | D | D | B |  | 1 | 1 |  | 1520 | 1618 | 3000 |  |  | 3000 | 29.55 | 12 | 101532 | 1565 |  | Y | 43 | 20 | [7 empty] | 김덕진 | 2 | [6 empty] | 105.45 | 13-9 | 15.22 | 0 | A |  | 1565 | 3 | 0.24 | 1523 | 0.98 | 67 | 25 | 259 | 4:19 | 25 | 31 | 30 | 0 |  | 0 |  |  | AR | 2020-02-17 22:13 | 2020-02-17 22:54 | 41 | 2020-02-17 22:10 | 44 |  |  |  |  | Y |  |  |  | Y | [5 empty] | 192.36 | 0 | [20 empty] | 1.15 |  |  | 5.82 | 0 | A |  |  | 11.211 | 24.916 | 51.672 | 0.189 | 4.609 | 2.073 | 1521.56 | 0 | 0 | 209 | 22 | 0 | 0 | 0 | 298 | 0 | 197 | 0 | 0 | 0 | 43
2020-02-17 | C54507 | 3 | 저탄소 | 25MOCRS4HM3 | TUNDISH교체전 | Si 탈산 | T | 6 | 55 | 47650 | 107.78 | D | B | B |  | 1 |  | 1 | 1550 | 1555 | 7800 |  |  | 7800 | 91.6 | 31 | 85157 | 1655 |  | Y | 50 | 38 | [15 empty] | 88.75 | 11-2 | 0 | 361.97 | A |  | 1639 | 2 | 0.42 | 1571 | 1.62 | 63 | 29 | 505 | 8:25 | 13 | 13 | 0 | 0 |  | 0 | 15 |  | N2 VD도착 N% 1. 190PPM ↓ N2 2. 190PPM ↑ AR | 2020-02-17 23:31 |  | 15 | 2020-02-17 23:15 | 31 |  |  |  |  | Y | [5 empty] | N |  |  |  | 1.69 | 12.6 | [23 empty] | 1.79 | 0.07 | A | [9 empty] | 840 | 211 | 172 | 0 | 0 | 0 | 0 | 1209 | 0 | 0 | 0 | 0 | 0 | 0 |  |  | 5
2020-02-17 | A57036 | 1 | 고탄소 | P-STB2 |  | Al 탈산 | B | 32 | 18 | 52500 | 91.98 | D | B | B |  | 1 | 1 |  | 1520 | 1604 | 3700 |  |  | 3700 | 36.44 | 12 | 101532 | 1564 |  | Y | 45 | 29 | [7 empty] | 김덕진 | 2 |  |  | Y |  |  |  | 106.15 | 13-8 | 288.37 | 0 | A |  | 1564 | 3 | 0.24 | 1519 | 1 | 63 | 21 | 350 | 5:50 | 25 | 30 | 31 | 0 |  | 0 |  |  | AR | 2020-02-17 23:29 | 2020-02-18 00:02 | 33 | 2020-02-17 23:27 | 34 |  |  |  |  | Y |  |  |  | Y | [5 empty] | 201.97 | 0 | [20 empty] | 1.07 |  |  | 7.13 | 0 | A |  |  | 10.34 | 24.241 | 53.632 | 0.139 | 5.186 | 2.212 | 1550.01 | 0 | 0 | 256 | 21 | 0 | 0 | 0 | 597 | 0 | 496 | 0 | 0 | 0 | 0
2020-02-17 | A57037 | 1 | 고탄소 | P-STB2 |  | Al 탈산 | B | 22 | 8 | 53000 | 109.8 | B | B | B |  | 1 | 1 |  | 1520 | 1560 | 5500 |  |  | 5500 | 54.17 | 12 | 101532 | 1557 |  | Y | 57 | 37 | [7 empty] | 이호남 | 2 |  | N | Y |  |  |  | 115.6 | 15-1 | 316.77 | 0 | A |  | 1557 | 3 | 0.23 | 1519 | 0.75 | 63 | 27 | 293 | 4:53 | 25 | 31 | 32 | 0 |  | 0 |  |  | AR | 2020-02-18 00:49 | 2020-02-18 01:06 | 16 | 2020-02-18 00:47 | 18 | [8 empty] | Y | [5 empty] | 246.16 | 0 | [20 empty] | 1.16 |  |  | 0.03 | 0 | A |  |  | 10.733 | 24.275 | 53.651 | 0.153 | 4.998 | 2.21 | 1550.01 | 819 | 43 | 309 | 0 | 0 | 0 | 0 | 649 | 0 | 602 | 0 | 0 | 0 | 59
2020-02-17 | C54508 | 3 | 중탄소 | SCM440I |  | Al 탈산 | I | 38 | 75 | 48650 | 116.67 | B | B | B |  | 1 |  | 1 | 1560 | 1552 | 8390 |  |  | 8390 | 82.25 | 12 | 102000 | 1647 | 364 | INGOT | 45 | 38 |  |  | C54505 | 05 |  |  |  | 박재승 |  |  | Y |  |  | Y |  | 102.05 | 12-1 | 101.15 | 0.02 | A |  | 1636 | 2 | 0.41 | 1572 | 1.33 | 77 |  | 379 | 6:19 | 20 | 20 | 0 | 0 |  | 0 | 15 |  | AR | 2020-02-18 01:00 |  | 22 | 2020-02-18 00:36 | [5 empty] | Y | [5 empty] | N |  |  |  | 8.41 | 0 | [18 empty] | 1.4 |  |  |  |  | 1.79 | 0.07 | A | [9 empty] | 1226 | 0 | 497 | 0 | 0 | 0 | 0 | 855 | 0 | 0 | 0 | 0 | 0 | 20
2020-02-17 | A57038 | 1 | 고탄소 | P-STB2 |  | Al 탈산 | B | 29 | 33 | 50700 | 131.25 | B | B | B |  | 1 | 1 |  | 1520 | 1547 | 5800 |  |  | 5800 | 57.12 | 12 | 101532 | 1582 |  | Y | 47 | 35 | [7 empty] | 이호남 | 2 |  | N | Y |  |  |  | 103.55 | 13-1 | 315.56 | 0 | A |  | 1582 | 3 | 0.24 | 1512 | 0.84 | 56 | 27 | 275 | 4:35 | 25 | 25 | 33 | 0 |  | 0 |  |  | AR | 2020-02-18 02:22 | 2020-02-18 02:30 | 8 | 2020-02-18 02:20 | 11 |  |  |  |  | Y |  |  |  | Y | [5 empty] | 485.44 | 0 | [20 empty] | 1.48 |  |  | 0.01 | 0 | B |  |  | 10.569 | 23.984 | 54.901 | 0.115 | 5.194 | 2.289 | 1550.01 | 667 | 54 | 290 | 0 | 0 | 0 | 0 | 796 | 0 | 645 | 0 | 0 | 0 | 143
2020-02-17 | C54509 | 3 | 저탄소 | KTB600 | 연주시작 | Al 탈산 | T | 18 | 75 | 48450 | 115.85 | B | B | B |  | 1 |  | 1 | 1550 | 1513 | 10400 |  |  | 10400 | 126.2 | 30 | 82410 | 1668 | 366 | Y | 78 | 62 | Cr성분 많이나와 강종 변경 후 작업 전극 연결로 작업지연 | [6 empty] | 박재승 | 3 |  |  |  |  | Y |  | 89.15 | 10-9 | 196.38 | 80.37 | A |  | 1658 | 2 | 0.43 | 1601 | 2.28 | 91 | 56 | 350 | 5:50 | 10 | 10 | 0 | 0 |  | 0 | 10 |  | AR | 2020-02-18 02:35 |  | 14 | 2020-02-18 02:22 | 27 |  |  |  |  | N | [5 empty] | Y |  |  |  | 4.4 | 0 | [23 empty] | 1.79 | 0.07 | A | [9 empty] | 0 | 0 | 706 | 0 | 0 | 0 | 0 | 1264 | 0 | 0 | 0 | 0 | 0 | 6 |  |  | 9 |  | 1
2020-02-17 | A57039 | 1 | 고탄소 | P-STB2 |  | Al 탈산 | B | 15 | 12 | 52000 | 117.43 | B | B | B |  | 1 | 1 |  | 1520 | 1547 | 6300 |  |  | 6300 | 74.46 | 10 | 84610 | 1563 |  | Y | 71 | 40 | [7 empty] | 이호남 | 2 |  |  | Y |  |  |  | 98.75 | 13-1 | 303.55 | 0 | A |  | 1563 | 3 | 0.23 | 1525 | 0.84 | 69 | 37 | 271 | 4:31 | 25 | 31 | 34 | 0 |  | 0 |  |  | AR | 2020-02-18 03:18 | 2020-02-18 03:36 | 18 | 2020-02-18 03:16 | 20 |  |  |  |  | Y |  |  |  | Y | [5 empty] | 203.57 | 0 | [20 empty] | 1.29 |  |  | 0.05 | 0 | A |  |  | 9.068 | 24.171 | 56.994 | 0.107 | 6.285 | 2.357 | 1834.27 | 417 | 24 | 232 | 0 | 0 | 0 | 0 | 947 | 0 | 693 | 0 | 0 | 0 | 74
2020-02-17 | C54510 | 3 | 저탄소 | KTB600 | 연주종료 | Al 탈산 | T | 31 | 63 | 50350 | 95.42 | B | B | B |  | 1 |  | 1 | 1550 | 1521 | 8100 |  |  | 8100 | 81.91 | 36 | 98892 | 1620 |  | Y | 61 | 43 |  |  | C54508 | 01 |  |  |  | 박재승 | 3 |  |  | Y |  | Y |  | 100.6 | 12-2 | 240.78 | 0 | A |  | 1621 | 2 | 0.41 | 1579 | 1.68 | 69 | 30 | 305 | 5:05 | 10 | 10 | 0 | 0 |  | 0 | 10 |  | AR | 2020-02-18 03:40 |  | 10 | 2020-02-18 03:31 | 20 |  |  |  |  | N | [5 empty] | Y |  |  |  | 4.72 | 0 | [23 empty] | 1.79 | 0.07 | A | [9 empty] | 0 | 0 | 1120 | 0 | 0 | 0 | 0 | 701 | 0 | 300 | 102 | 0 | 0 | 0 |  |  | 5
2020-02-17 | B56975 | 2 | 중탄소 | SCM435HF | 연주시작 | Al 탈산 | B | 32 | 19 | 53600 | 252.67 | B | B |  | B | 1 |  | 1 | 1540 | 1554 | 8000 |  |  | 8000 | 86.82 | 14 | 92149 | 1675 |  | Y | 195 | 43 | [7 empty] | 임승우 | 2 | [6 empty] | 90.7 | 11-10 | 0.82 | 213.26 | A |  | 1662 | 1 | 0.25 | 1583 | 1.85 | 86 | 34 | 305 | 5:05 | 18 | 20 | 0 | 0 |  | 0 | 0 |  | N2 | 2020-02-18 04:12 | 2020-02-18 04:24 | 12 | 2020-02-18 03:53 | 32 | EAF | 열간 보수 |  |  | Y | [8 empty] | 5 | 0 | 17.49 | [19 empty] | 2.58 | 1.89 |  |  | 0.05 | 0.05 | A | [9 empty] | 1120 | 0 | 30 | 0 | 0 | 207 | 0 | 1298 | 0 | 306 | 0 | 0 | 0 | 22 |  |  | 7 |  | 1
2020-02-17 | A57040 | 1 | 고탄소 | P-STB2 |  | Al 탈산 | B | 1 | 2 | 53700 | 100.22 | B | B | B |  | 1 | 1 |  | 1520 | 1560 | 6500 |  |  | 6500 | 64.02 | 12 | 101532 | 1560 | 360 | Y | 52 | 43 | [7 empty] | 이호남 | 2 |  | Y |  |  |  |  | 106.3 | 14-2 | 255.22 | 0 | A |  | 1560 | 3 | 0.23 | 1516 | 1 | 60 | 27 | 284 | 4:44 | 25 | 31 | 35 | 0 |  | 0 |  |  | AR | 2020-02-18 04:29 | 2020-02-18 04:38 | 9 | 2020-02-18 04:24 | 14 |  |  |  |  | Y |  |  |  | Y | [5 empty] | 198.38 | 0 | [20 empty] | 1.1 |  |  | 1.18 | 0 | A |  |  | 11.434 | 22.202 | 55.281 | 0.177 | 4.834 | 2.489 | 1674.94 | 416 | 0 | 301 | 0 | 0 | 0 | 0 | 551 | 0 | 451 | 0 | 0 | 0 | 34
2020-02-17 | C54511 | 3 | 저탄소 | KTB600 | 연주종료 | Al 탈산 | T | 6 | 56 | 48100 | 87.27 | B | B | B |  | 1 |  | 1 | 1550 | 1546 | 7100 |  |  | 7100 | 73.85 | 35 | 96145 | 1642 |  | Y | 48 | 38 | [7 empty] | 박재승 | 3 |  |  |  |  | Y |  | 103.75 | 12-7 | 216.29 | 0 | A |  | 1625 | 2 | 0.42 | 1581 | 1.52 | 71 | 22 | 333 | 5:33 | 10 | 10 | 0 | 0 |  | 0 | 10 |  | AR | 2020-02-18 04:50 |  | 12 | 2020-02-18 04:40 | 22 |  |  |  |  | Y | [5 empty] | Y |  |  |  | 4.86 | 0 | [23 empty] | 1.79 | 0.07 | A | [9 empty] | 0 | 0 | 1117 | 0 | 0 | 0 | 0 | 550 | 0 | 301 | 52 | 0 | 0 | 43 |  |  | 5
2020-02-17 | B56976 | 2 | 중탄소 | SCM435HF |  | Al 탈산 | B | 10 | 57 | 49150 | 89.23 | B | B |  | B | 1 |  | 1 | 1540 | 1564 | 7000 |  |  | 7000 | 71.38 | 12 | 98064 | 1667 |  | Y | 42 | 38 | [7 empty] | 임승우 | 2 |  |  |  |  | Y |  | 98.45 | 12-1 | 0 | 224.53 | A |  | 1647 | 1 | 0.22 | 1578 | 1.58 | 81 | 38 | 404 | 6:44 | 18 | 19 | 0 | 0 |  | 0 | 0 |  | N2 | 2020-02-18 05:00 | 2020-02-18 05:24 | 24 | 2020-02-18 04:51 | 33 | EAF | 열간 보수 |  |  | Y | [8 empty] | 5 | 0 | 18.24 | [23 empty] | 0.09 | 0.09 | A | [9 empty] | 1297 | 0 | 16 | 0 | 0 | 250 | 0 | 738 | 0 | 0 | 0 | 0 | 0 | 25 |  |  | 5
2020-02-17 | A57041 | 1 | 고탄소 | P-STB2 |  | Al 탈산 | B | 22 | 9 | 52500 | 96.8 | B | B | B |  | 1 | 1 |  | 1520 | 1570 | 5300 |  |  | 5300 | 52.2 | 12 | 101532 | 1554 |  | Y | 47 | 36 | [7 empty] | 이호남 | 2 |  |  | Y |  |  |  | 105.4 | 13-9 | 201.02 | 0 | A |  | 1554 | 3 | 0.24 | 1518 | 0.75 | 62 | 27 | 262 | 4:22 | 25 | 31 | 36 | 0 |  | 0 |  |  | AR | 2020-02-18 05:34 | 2020-02-18 05:43 | 9 | 2020-02-18 05:32 | 12 |  |  |  |  | Y |  |  |  | Y | [5 empty] | 229.48 | 0 | [20 empty] | 0.99 |  |  | 0 | 0 | A |  |  | 9.266 | 20.95 | 60.878 | 0.107 | 6.57 | 2.905 | 2034.16 | 612 | 41 | 271 | 0 | 0 | 0 | 0 | 999 | 0 | 803 | 0 | 0 | 0 | 42
2020-02-17 | C54512 | 3 | 저탄소 | KTB600 | 연주종료 | Al 탈산 | T | 38 | 76 | 47600 | 90.53 | B | B | B |  | 1 |  | 1 | 1550 | 1542 | 7100 |  |  | 7100 | 76.02 | 34 | 93398 | 1636 |  | Y | 56 | 37 | [7 empty] | 박재승 | 3 |  |  |  |  | Y |  | 95.7 | 11-5 | 242.07 | 0 | A |  | 1623 | 2 | 0.42 | 1575 | 1.92 | 65 | 26 | 358 | 5:58 | 10 | 10 | 0 | 0 |  | 0 | 10 |  | AR | 2020-02-18 05:58 |  | 23 | 2020-02-18 05:49 | 32 |  |  |  |  | N | [5 empty] | Y |  |  |  | 4.96 | 0 | [23 empty] | 1.79 | 0.07 | A | [9 empty] | 0 | 0 | 1063 | 0 | 0 | 0 | 0 | 700 | 0 | 300 | 51 | 0 | 0 | 15
2020-02-17 | B56977 | 2 | 중탄소 | SCM435HF |  | Al 탈산 | B | 19 | 47 | 50800 | 89.52 | B | B |  | C | 1 |  | 1 | 1540 | 1566 | 7600 |  |  | 7600 | 78.12 | 12 | 97288 | 1654 |  | N | 43 | 39 | [7 empty] | 임승우 | 2 |  |  |  |  | Y |  | 100.3 | 12-5 | 0 | 175.7 | A |  | 1636 | 1 | 0.19 | 1575 | 1.54 | 78 | 26 | 234 | 3:54 | 18 | 18 | 0 | 0 |  | 0 | 0 |  | N2 | 2020-02-18 06:10 | 2020-02-18 06:35 | 25 | 2020-02-18 05:58 | 37 |  |  |  |  | Y | [8 empty] | 4 | 0 | 13.27 | [23 empty] | 0 | 0 | A | [9 empty] | 1362 | 0 | 31 | 0 | 0 | 216 | 0 | 751 | 0 | 0 | 0 | 0 | 0 | 20
2020-02-17 | A57042 | 1 | 고탄소 | P-STB2 |  | Al 탈산 | B | 29 | 34 | 50900 | 83.05 | B | B | C |  | 1 | 1 |  | 1520 | 1548 | 5000 |  |  | 5000 | 49.25 | 12 | 101532 | 1559 | 362 | Y | 41 | 33 | [7 empty] | 이호남 | 2 |  |  | Y |  |  |  | 105.2 | 13-3 | 274.36 | 0.04 | A |  | 1559 | 3 | 0.23 | 1518 | 1 | 62 | 24 | 262 | 4:22 | 25 | 31 | 37 | 0 |  | 0 |  |  | AR | 2020-02-18 06:30 | 2020-02-18 06:49 | 18 | 2020-02-18 06:30 | 19 |  |  |  |  | Y |  |  |  | Y | [5 empty] | 155.85 | 0 | [20 empty] | 1.03 |  |  | 1.03 | 0 | A |  |  | 9.375 | 24.462 | 55.407 | 0.132 | 5.91 | 2.265 | 1729.21 | 629 | 38 | 301 | 24 | 0 | 0 | 0 | 296 | 0 | 298 | 0 | 0 | 0 | 47
2020-02-17 | C54513 | 3 | 저탄소 | KTB600 | 연주종료 | Al 탈산 | T | 18 | 76 | 48200 | 79.98 | B | C | C |  | 1 |  | 1 | 1550 | 1558 | 6500 |  |  | 6500 | 67.61 | 35 | 96145 | 1630 |  | Y | 43 | 36 | [7 empty] | 박재승 | 3 | [6 empty] | 98.8 | 11-8 | 86.45 | 0 | A |  | 1616 | 2 | 0.41 | 1575 | 1.37 | 65 | 23 | 316 | 5:16 | 10 | 10 | 0 | 0 |  | 0 | 7 |  | AR | 2020-02-18 07:01 |  | 30 | 2020-02-18 06:54 | 37 |  |  |  |  | Y | [5 empty] | Y |  |  |  | 5.25 | 0 | [23 empty] | 0 | 0 | B | [9 empty] | 0 | 0 | 110 | 0 | 0 | 0 | 0 | 403 | 0 | 300 | 0 | 0 | 0 | 48 |  |  | 5
2020-02-17 | B56978 | 2 | 중탄소 | SCM435HF |  | Al 탈산 | B | 21 | 1 | 53000 | 94.88 | B | C |  | C | 1 |  | 1 | 1540 | 1565 | 6700 |  |  | 6700 | 71.28 | 12 | 93990 | 1657 |  | Y | 41 | 38 | [7 empty] | 임승우 | 2 |  |  |  |  | Y |  | 99.5 | 13-5 | 0 | 249.09 | A |  | 1634 | 1 | 0.21 | 1573 | 1.61 | 76 | 20 | 293 | 4:53 | 18 | 19 | 0 | 0 |  | 0 | 0 |  | N2 | 2020-02-18 07:30 | 2020-02-18 07:49 | 19 | 2020-02-18 07:14 | 36 |  |  |  |  | Y | [9 empty] | 0 | 16.98 | [23 empty] | 0 | 0 | B | [9 empty] | 1392 | 0 | 226 | 0 | 0 | 189 | 0 | 799 | 0 | 0 | 0 | 0 | 0 | 24
2020-02-18 | A57043 | 1 | 고탄소 | P-STB2 | TUNDISH교체전 | Al 탈산 | B | 15 | 13 | 52900 | 105.27 | C | C | C |  | 1 | 1 |  | 1520 | 1580 | 6300 |  |  | 6300 | 72.17 | 12 | 87298 | 1534 |  | Y | 64 | 36 | [7 empty] | 박안희 | 2 |  | Y |  |  |  |  | 107.1 | 13-10 | 66.39 | 131.25 | A |  | 1534 | 3 | 0.23 | 1506 | 0.7 | 50 | 23 | 244 | 4:04 | 25 | 31 | 38 | 0 |  | 0 |  |  | AR | 2020-02-18 07:59 | 2020-02-18 08:07 | 7 | 2020-02-18 07:57 | 9 |  |  |  |  | Y |  |  |  | Y | [5 empty] | 127.39 | 0 | [20 empty] | 1.03 |  |  | 0.03 | 0 | A | [9 empty] | 0 | 1072 | 208 | 0 | 0 | 0 | 0 | 923 | 0 | 820 | 0 | 0 | 0 | 317
2020-02-18 | C54514 | 3 | 저탄소 | KTB600 | 연주종료 | Al 탈산 | T | 31 | 64 | 50250 | 77.8 | C | C | C |  | 1 |  | 1 | 1550 | 1567 | 6500 |  |  | 6500 | 69.59 | 34 | 93398 | 1642 |  | Y | 43 | 36 | [8 empty] | 2 |  |  |  |  | Y |  | 97 | 11-8 | 157.96 | 0 | A |  | 1617 | 2 | 0.41 | 1575 | 1.5 | 65 | 23 | 325 | 5:25 | 10 | 10 | 0 | 0 |  | 0 | 6 |  | AR | 2020-02-18 08:10 |  | 29 | 2020-02-18 08:03 | 36 |  |  |  |  | Y | [5 empty] | Y |  |  |  | 5.48 | 0 | [23 empty] | 0 | 0 | A | [9 empty] | 0 | 0 | 184 | 0 | 0 | 0 | 0 | 597 | 0 | 200 | 100 | 0 | 0 | 42 |  |  | 5
2020-02-18 | B56979 | 2 | 중탄소 | SCM435HF | 잔강최소화전 | Al 탈산 | B | 32 | 20 | 52350 | 94.93 | C | C |  | C | 1 |  | 1 | 1540 | 1575 | 6200 |  |  | 6200 | 78.92 | 10 | 78562 | 1635 | 363 | Y | 43 | 35 |  |  | A57041 | 08 |  |  |  | 고승만 | 2 |  |  | Y |  | Y |  | 103.35 | 13-4 | 0 | 281.88 | A |  | 1619 | 1 | 0.2 | 1570 | 1.23 | 73 | 30 | 351 | 5:51 | 18 | 18 | 0 | 0 |  | 0 | 0 |  | N2 | 2020-02-18 08:30 | 2020-02-18 08:51 | 22 | 2020-02-18 08:18 | 33 |  |  |  |  | Y | [8 empty] | 4 | 0 | 14.96 | [23 empty] | 0 | 0 | A | [9 empty] | 1180 | 0 | 385 | 0 | 0 | 192 | 0 | 599 | 0 | 253 | 0 | 0 | 0 | 5
2020-02-18 | A57044 | 1 | 저탄소 | SCR420HQ | TUNDISH교체 | Al 탈산 | B | 1 | 3 | 54100 | 87.18 | C | C | C |  | 1 | 1 |  | 1540 | 1581 | 7600 |  |  | 7600 | 89.82 | 10 | 84610 | 1636 |  | Y | 50 | 43 | [7 empty] | 박안희 | 2 | [6 empty] | 99.75 | 13-4 | 0 | 265.82 | A |  | 1636 | 3 | 0.24 | 1605 | 0.86 | 93 | 28 | 268 | 4:28 | 16 | 21 | 39 | 0 |  | 0 |  |  | N2 | 2020-02-18 08:55 | 2020-02-18 09:35 | 39 | 2020-02-18 08:54 | 40 |  |  |  |  | Y |  |  |  | Y | [5 empty] | 0 | 209.94 | [19 empty] | 2.27 |  |  |  | 0.46 | 15.99 | A | [9 empty] | 499 | 984 | 0 | 19 | 0 | 0 | 0 | 1266 | 0 | 798 | 0 | 0 | 0 | 6 |  |  |  |  | 1
2020-02-18 | C54515 | 3 | 저탄소 | KTB600 | 연주종료 | Al 탈산 | T | 6 | 57 | 48100 | 81.65 | C | C | C |  | 1 |  | 1 | 1550 | 1563 | 6600 |  |  | 6600 | 68.65 | 35 | 96145 | 1635 |  | Y | 43 | 37 | [8 empty] | 2 |  |  |  |  | Y |  | 100.15 | 12-3 | 208.62 | 0 | A |  | 1620 | 2 | 0.4 | 1581 | 1.26 | 71 | 31 | 351 | 5:51 | 10 | 10 | 0 | 0 |  | 0 | 8 |  | AR | 2020-02-18 09:19 |  | 21 | 2020-02-18 09:11 | 28 |  |  |  |  | Y | [5 empty] | Y |  |  |  | 5.74 | 0 | [23 empty] | 0 | 0 | A | [9 empty] | 0 | 0 | 505 | 0 | 0 | 0 | 0 | 701 | 0 | 199 | 100 | 0 | 0 | 31 |  |  | 5
2020-02-18 | B56980 | 2 | 저탄소 | SCM420HM2 | 잔강최소화 | Al 탈산 | B | 10 | 58 | 49100 | 96 | C | C |  | C | 1 |  | 1 | 1555 | 1606 | 6700 |  |  | 6700 | 71.16 | 11 | 94160 | 1667 |  | Y | 42 | 36 | [7 empty] | 고승만 | 2 |  |  |  |  | Y |  | 95.6 | 11-8 | 0 | 207.5 | A |  | 1652 | 1 | 0.23 | 1582 | 1.5 | 72 | 23 | 218 | 3:38 | 18 | 18 | 0 | 0 | 80 | 0 | 0 |  | N2 | 2020-02-18 09:38 | 2020-02-18 10:13 | 35 | 2020-02-18 09:21 | 51 |  |  |  |  | Y | [8 empty] | 5 | 0 | 14.96 | [23 empty] | 0.28 | 0.28 | A | [9 empty] | 928 | 425 | 21 | 0 | 0 | 229 | 0 | 1099 | 0 | 570 | 0 | 0 | 0 | 6 |  |  | 7
2020-02-18 | A57045 | 1 | 저탄소 | SCR420HQ |  | Al 탈산 | B | 22 | 10 | 53400 | 102.17 | C | C | C |  | 1 | 2 |  | 1540 | 1604 | 6200 |  |  | 6200 | 61.06 | 12 | 101532 | 1618 |  | Y | 48 | 40 | [7 empty] | 박안희 | 2 |  |  | Y |  |  |  | 101.05 | 13-4 | 0 | 211.25 | A |  | 0 | 3 | 0.28 | 1581 | -56.46 | 69 | 33 | 299 | 4:59 | 16 | 19 | 40 | 0 |  | 0 |  |  | N2 | 2020-02-18 10:17 | 2020-02-18 10:35 | 18 | 2020-02-18 10:16 | 18 |  |  |  |  | Y |  |  |  | Y | [5 empty] | 0 | 155.65 | [23 empty] | 2.19 | 16.94 | A | [9 empty] | 115 | 1207 | 0 | 17 | 0 | 0 | 0 | 814 | 0 | 661 | 0 | 0 | 0 | 0
2020-02-18 | B56981 | 2 | 저탄소 | SCM420HM2 |  | Al 탈산 | B | 19 | 48 | 50500 | 105.6 | C | C |  | C | 1 |  | 1 | 1555 | 1597 | 6300 |  |  | 6300 | 66.91 | 11 | 94160 | 1657 | 363 | Y | 45 | 41 | [7 empty] | 고승만 | 2 |  |  |  |  | Y |  | 99.4 | 12-4 | 0 | 257.45 | A |  | 1633 | 1 | 0.21 | 1567 | 1.26 | 57 | 29 | 229 | 3:49 | 18 | 18 | 0 | 0 |  | 0 | 0 |  | N2 | 2020-02-18 10:51 | 2020-02-18 11:11 | 19 | 2020-02-18 10:33 | 38 |  |  |  |  | Y | [8 empty] | 5 | 0 | 12.73 | [23 empty] | 0.15 | 0.15 | A | [9 empty] | 1154 | 196 | 11 | 0 | 0 | 252 | 0 | 1094 | 0 | 562 | 0 | 0 | 0 | 15 |  |  | 5
2020-02-18 | C54516 | 3 | 저탄소 | KTB600 | TUNDISH교체전 | Al 탈산 | T | 38 | 77 | 48000 | 71.7 | C | C | C |  | 1 |  | 1 | 1550 | 1628 | 6800 |  |  | 6800 | 61.89 | 40 | 109880 | 1628 |  | Y | 49 | 36 | [8 empty] | 2 |  |  |  |  | Y |  | 99.9 | 11-9 | 117.78 | 0 | A |  | 1630 | 2 | 0.41 | 1585 | 3 | 75 | 37 | 179 | 2:59 | 10 | 10 | 0 | 0 |  | 0 | 8 |  | AR | 2020-02-18 10:22 |  | 23 | 2020-02-18 10:14 | 31 |  |  |  |  | N | [5 empty] | Y |  |  |  | 5.07 | 0 | [23 empty] | 0 | 0 | A | [9 empty] | 0 | 0 | 461 | 0 | 0 | 0 | 0 | 600 | 0 | 201 | 102 | 0 | 0 | 43 |  |  | 5
2020-02-18 | A57046 | 1 | 저탄소 | SCR420HQ |  | Al 탈산 | B | 29 | 35 | 51600 | 100.37 | C | C | C |  | 1 | 1 |  | 1540 | 1664 | 5700 |  |  | 5700 | 56.14 | 12 | 101532 | 1621 |  | Y | 67 | 32 | RH워싱 | [6 empty] | 박안희 | 2 |  |  | Y |  |  |  | 106.4 | 13-4 | 0 | 302.59 | A |  | 1621 | 3 | 0.28 | 1590 | 0.94 | 78 | 39 | 356 | 5:56 | 16 | 18 | 41 | 0 |  | 0 |  |  | N2 | 2020-02-18 11:15 | 2020-02-18 11:35 | 20 | 2020-02-18 11:14 | 21 |  |  |  |  | Y |  |  |  | Y | [5 empty] | 0 | 245.9 | [23 empty] | 2.2 | 28 | A | [9 empty] | 709 | 789 | 0 | 525 | 0 | 0 | 0 | 1222 | 0 | 814 | 0 | 0 | 0 | 0
2020-02-18 | B56982 | 2 | 저탄소 | SCM420HM2 |  | Al 탈산 | B | 21 | 2 | 53950 | 93.5 | C | C |  | C | 1 |  | 1 | 1555 | 1556 | 6800 |  |  | 6800 | 79.44 | 10 | 85600 | 1656 |  | Y | 38 | 33 | [7 empty] | 고승만 | 2 |  |  |  |  | Y |  | 98.45 | 13-3 | 0 | 237.27 | A |  | 1633 | 1 | 0.19 | 1565 | 1.37 | 55 | 19 | 227 | 3:47 | 18 | 18 | 0 | 0 |  | 0 | 0 |  | N2 | 2020-02-18 11:43 | 2020-02-18 12:12 | 29 | 2020-02-18 11:31 | 41 |  |  |  |  | Y | [9 empty] | 0 | 13.58 | [23 empty] | 0.12 | 0.12 | A | [9 empty] | 760 | 557 | 35 | 0 | 0 | 231 | 0 | 754 | 0 | 253 | 0 | 0 | 0 | 0
2020-02-18 | A57047 | 1 | 저탄소 | SCR420HQ |  | Al 탈산 | B | 15 | 14 | 53200 | 80.3 | C | C | C |  | 1 | 1 |  | 1540 | 1546 | 7400 |  |  | 7400 | 72.88 | 12 | 101532 | 1609 |  | Y | 49 | 40 | [7 empty] | 박안희 | 2 |  |  | Y |  |  |  | 105.95 | 13-9 | 0 | 286.96 | A |  | 1609 | 3 | 0.27 | 1583 | 0.84 | 71 | 35 | 297 | 4:57 | 16 | 19 | 42 | 0 |  | 0 |  |  | N2 | 2020-02-18 12:15 | 2020-02-18 12:36 | 21 | 2020-02-18 12:14 | 22 |  |  |  |  | Y |  |  |  | Y | [5 empty] | 0 | 203.78 | [23 empty] | 2.2 | 29.88 | A | [9 empty] | 716 | 839 | 0 | 31 | 0 | 0 | 0 | 506 | 0 | 294 | 0 | 0 | 0 | 0
2020-02-18 | B56983 | 2 | 저탄소 | SCM420HM2 | TUNDISH교체전 | Al 탈산 | B | 32 | 21 | 52100 | 98.85 | C | C |  | C | 1 |  | 1 | 1555 | 1587 | 7200 |  |  | 7200 | 72.21 | 12 | 99709 | 1654 |  | Y | 48 | 39 | [7 empty] | 고승만 | 2 |  |  |  |  | Y |  | 105.2 | 13-6 | 0 | 283.48 | A |  | 1651 | 1 | 0.24 | 1587 | 1.42 | 77 | 41 | 285 | 4:45 | 18 | 18 | 0 | 0 | 70 | 0 | 0 |  | N2 | 2020-02-18 12:59 | 2020-02-18 13:11 | 13 | 2020-02-18 12:45 | 26 |  |  |  |  | Y | [8 empty] | 4 | 0 | 14.4 | [23 empty] | 0.1 | 0.1 | A | [9 empty] | 1222 | 204 | 32 | 0 | 0 | 277 | 0 | 1013 | 0 | 457 | 0 | 0 | 0 | 14
2020-02-18 | A57048 | 1 | 저탄소 | SCR420HQ |  | Al 탈산 | B | 1 | 4 | 53300 | 70.52 | C | C | C |  | 1 | 1 |  | 1540 | 1588 | 4500 |  |  | 4500 | 53.19 | 10 | 84610 | 1613 | 365 | Y | 41 | 28 | [7 empty] | 박안희 | 2 |  | Y |  |  |  |  | 99.45 | 13-4 | 0 | 229.98 | A |  | 1613 | 3 | 0.28 | 1583 | 1.07 | 71 | 30 | 315 | 5:15 | 16 | 17 | 43 | 0 |  | 0 |  |  | N2 | 2020-02-18 13:11 | 2020-02-18 13:39 | 27 | 2020-02-18 13:09 | 29 |  |  |  |  | Y |  |  |  | Y | [5 empty] | 0 | 180.11 | [23 empty] | 0 | 0.04 | A | [9 empty] | 675 | 781 | 0 | 19 | 0 | 0 | 0 | 296 | 0 | 297 | 0 | 0 | 0 | 0
2020-02-18 | C54517 | 3 | 중탄소 | SFMN438V | 연주시작 | Si 탈산 | T | 6 | 58 | 46200 | 124.48 | C | C | D |  | 1 |  | 1 | 1535 | 1553 | 9200 |  |  | 9200 | 102.12 | 33 | 90090 | 1673 |  | Y | 59 | 55 | [8 empty] | 2 |  |  |  |  | Y |  | 97.4 | 11-10 | 0.64 | 409.87 | A |  | 1667 | 2 | 0.38 | 1577 | 2.09 | 85 | 33 | 470 | 7:50 | 18 | 18 | 0 | 0 |  | 0 | 10 |  | N2 | 2020-02-18 14:28 |  | 19 | 2020-02-18 14:05 | 42 |  |  |  |  | Y | [5 empty] | N |  |  |  | 1.19 | 1.43 | [23 empty] | 0 | 1.55 | A | [9 empty] | 0 | 0 | 368 | 0 | 0 | 0 | 0 | 965 | 0 | 199 | 0 | 0 | 0 | 15 |  |  | 9 |  | 1
2020-02-18 | B56984 | 2 | 저탄소 | 16MNCRS5H | TUNDISH교체 | Si 탈산 | B | 10 | 59 | 48850 | 109.83 | C | C |  | D | 1 |  | 1 | 1555 | 1574 | 8800 |  |  | 8800 | 92.92 | 17 | 94707 | 1677 |  | Y | 52 | 44 | [7 empty] | 고승만 | 2 |  |  |  |  | Y |  | 99.35 | 12-2 | 0 | 300.28 | A |  | 1668 | 1 | 0.19 | 1598 | 1.65 | 86 | 29 | 265 | 4:25 | 18 | 21 | 0 | 0 |  | 0 | 0 |  | N2 | 2020-02-18 14:18 | 2020-02-18 14:40 | 22 | 2020-02-18 14:00 | 40 |  |  |  |  | Y | [9 empty] | 0 | 21.22 | [19 empty] | 1.93 |  |  |  | 0.24 | 0.24 | B | [9 empty] | 621 | 907 | 0 | 1328 | 0 | 0 | 0 | 598 | 0 | 205 | 0 | 0 | 0 | 0 |  |  | 7 |  | 1
2020-02-18 | A57049 | 1 | 저탄소 | SCR420HQ |  | Al 탈산 | B | 22 | 11 | 52700 | 72.4 | C | C | D |  | 1 | 1 |  | 1540 | 1527 | 6400 |  |  | 6400 | 63.03 | 12 | 101532 | 1618 |  | Y | 41 | 34 | [7 empty] | 박안희 | 2 |  | Y |  |  |  |  | 102.2 | 13-5 | 0 | 265.55 | A |  | 1618 | 3 | 0.28 | 1582 | 0.74 | 70 | 30 | 1412 | 23:32 | 16 | 18 | 44 | 0 |  | 0 |  |  | N2 | 2020-02-18 14:17 | 2020-02-18 14:38 | 21 | 2020-02-18 14:16 | 22 |  |  |  |  | Y |  |  |  | Y | [5 empty] | 0 | 999 | [23 empty] | 0 | 1.16 | A | [9 empty] | 272 | 1192 | 0 | 24 | 0 | 0 | 0 | 450 | 0 | 417 | 0 | 0 | 0 | 12
2020-02-18 | B56985 | 2 | 저탄소 | 16MNCRS5H |  | Si 탈산 | B | 19 | 49 | 50300 | 110.08 | C | D |  | D | 1 |  | 1 | 1555 | 1585 | 7500 |  |  | 7500 | 79.19 | 17 | 94707 | 1636 |  | Y | 50 | 47 | [7 empty] | 고승만 | 2 |  |  |  |  | Y |  | 95.3 | 11-9 | 0 | 362.19 | A |  | 1640 | 1 | 0.22 | 1572 | 0 | 60 | 25 | 273 | 4:33 | 18 | 19 | 0 | 0 |  | 0 | 0 |  | N2 | 2020-02-18 15:25 | 2020-02-18 15:43 | 18 | 2020-02-18 15:04 | 39 |  |  |  |  | Y | [8 empty] | 4.5 | 13.51 | 1.25 | [23 empty] | 0.17 | 0.17 | A | [9 empty] | 1663 | 548 | 0 | 793 | 0 | 0 | 0 | 1237 | 0 | 200 | 0 | 0 | 0 | 0 |  |  | 5
2020-02-18 | C54518 | 3 | 중탄소 | SFMN438V | 연주종료 | Si 탈산 | T | 18 | 77 | 47650 | 113.77 | C | D | D |  | 1 |  | 1 | 1535 | 1530 | 7900 |  |  | 7900 | 87.69 | 33 | 90090 | 1640 |  | Y | 54 | 45 | [8 empty] | 2 | [6 empty] | 95.25 | 11-5 | 0 | 317.52 | A |  | 1633 | 2 | 0.4 | 1554 | 1.88 | 62 | 29 | 391 | 6:31 | 18 | 18 | 0 | 0 |  | 0 | 10 |  | N2 | 2020-02-18 15:33 |  | 24 | 2020-02-18 15:15 | 42 |  |  |  |  | Y | [5 empty] | N |  |  |  | 1.81 | 1.17 | [23 empty] | 0 | 0.66 | A | [9 empty] | 0 | 0 | 171 | 0 | 0 | 0 | 0 | 704 | 0 | 200 | 0 | 0 | 0 | 5 |  |  | 10
2020-02-18 | A57050 | 1 | 저탄소 | SCR420HQ |  | Al 탈산 | B | 29 | 36 | 49900 | 66.32 | D | D | D |  | 1 | 1 |  | 1540 | 1579 | 5000 |  |  | 5000 | 49.25 | 12 | 101532 | 1618 |  | Y | 40 | 27 | [7 empty] | 김덕진 | 2 |  | Y |  |  |  |  | 99.9 | 12-7 | 0 | 212.98 | A |  | 1618 | 3 | 0.25 | 1583 | 1.35 | 71 | 32 | 349 | 5:49 | 16 | 17 | 45 | 0 |  | 0 |  |  | N2 | 2020-02-18 15:15 | 2020-02-18 15:40 | 25 | 2020-02-18 15:15 | 25 |  |  |  |  | Y |  |  |  | Y | [5 empty] | 0 | 190.3 | [23 empty] | 0 | 2.84 | A | [9 empty] | 876 | 596 | 0 | 14 | 0 | 0 | 0 | 296 | 0 | 297 | 0 | 0 | 0 | 3
2020-02-18 | B56986 | 2 | 저탄소 | 16MNCRS5H |  | Si 탈산 | B | 21 | 3 | 54450 | 98.05 | D | D |  | D | 1 |  | 1 | 1555 | 1594 | 7000 |  |  | 7000 | 73.91 | 17 | 94707 | 1654 |  | Y | 43 | 40 | [7 empty] | 김익규 | 2 |  |  |  |  | Y |  | 92.45 | 12-6 | 0 | 234.85 | A |  | 1637 | 1 | 0.19 | 1570 | 0 | 58 | 18 | 239 | 3:59 | 18 | 19 | 0 | 0 |  | 0 | 0 |  | N2 | 2020-02-18 16:20 | 2020-02-18 16:44 | 23 | 2020-02-18 16:01 | 42 |  |  |  |  | Y | [8 empty] | 4 | 0.62 | 13.46 | [23 empty] | 0.09 | 0.09 | B | [9 empty] | 866 | 620 | 47 | 1010 | 0 | 0 | 0 | 778 | 0 | 0 | 0 | 0 | 0 | 0 |  |  | 5
2020-02-18 | C54519 | 3 | 중탄소 | SFMN438V | 연주종료 | Si 탈산 | T | 31 | 65 | 50200 | 100.07 | D | D | D |  | 1 |  | 1 | 1535 | 1552 | 8000 |  |  | 8000 | 81.4 | 36 | 98280 | 1620 | 368 | Y | 57 | 44 | [7 empty] | 박지웅 | 2 |  |  |  |  | Y |  | 98.25 | 11-9 | 0 | 244.16 | A |  | 1630 | 2 | 0.41 | 1562 | 2.13 | 70 | 21 | 415 | 6:55 | 18 | 18 | 0 | 0 |  | 0 | 10 |  | N2 | 2020-02-18 16:45 |  | 18 | 2020-02-18 16:33 | 29 |  |  |  |  | Y | [5 empty] | N |  |  |  | 0.73 | 2.22 | [23 empty] | 0 | 0.67 | A | [9 empty] | 0 | 0 | 1215 | 0 | 0 | 0 | 0 | 600 | 0 | 0 | 0 | 0 | 0 | 18 |  |  | 5
2020-02-18 | A57051 | 1 | 저탄소 | SCR420HQ | TUNDISH교체전 | Al 탈산 | B | 15 | 15 | 53200 | 66.35 | D | D | D |  | 1 | 1 |  | 1540 | 1560 | 5300 |  |  | 5300 | 59.13 | 12 | 89637 | 1634 |  | Y | 40 | 30 | [7 empty] | 김덕진 | 2 |  | Y |  |  |  |  | 96 | 12-7 | 0 | 265.04 | A |  | 1634 | 3 | 0.25 | 1589 | 1.73 | 77 | 35 | 302 | 5:02 | 16 | 17 | 46 | 0 |  | 0 |  |  | N2 | 2020-02-18 16:16 | 2020-02-18 16:38 | 22 | 2020-02-18 16:15 | 23 |  |  |  |  | Y |  |  |  | Y | [5 empty] | 0 | 229.31 | [23 empty] | 0.76 | 3.45 | A | [9 empty] | 448 | 993 | 0 | 26 | 0 | 0 | 0 | 297 | 0 | 196 | 0 | 0 | 0 | 7
2020-02-18 | B56987 | 2 | 저탄소 | 16MNCRS5H |  | Si 탈산 | B | 32 | 22 | 52100 | 100.22 | D | D |  | D | 1 |  | 1 | 1555 | 1345 | 7700 |  |  | 7700 | 81.3 | 17 | 94707 | 1657 |  | Y | 46 | 40 | [7 empty] | 김익규 | 3 |  |  |  |  | Y |  | 94.3 | 12-4 | 0 | 289.59 | A |  | 1635 | 1 | 0.2 | 1565 | 0 | 53 | 21 | 270 | 4:30 | 18 | 19 | 0 | 0 | 50 | 0 | 0 |  | N2 | 2020-02-18 17:35 | 2020-02-18 17:43 | 8 | 2020-02-18 17:17 | 27 |  |  |  |  | Y | [8 empty] | 4.5 | 12.85 | 0.12 | [23 empty] | 0.11 | 0.11 | A | [9 empty] | 943 | 608 | 0 | 1026 | 0 | 0 | 0 | 881 | 0 | 0 | 0 | 0 | 0 | 0 |  |  | 5
2020-02-18 | A57052 | 1 | 저탄소 | SCR420HON | TUNDISH교체 | Al 탈산 | B | 1 | 5 | 53500 | 73.18 | D | D | D |  | 1 | 1 |  | 1540 | 1527 | 7900 |  |  | 7900 | 93.37 | 10 | 84610 | 1653 |  | Y | 45 | 40 | SI-MN호퍼에 Cao섞임 | [6 empty] | 김덕진 | 2 |  |  |  |  | Y |  |  |  | 0 | 151.18 | A |  | 1653 | 3 | 0.26 | 1608 | 1.73 | 98 | 37 | 270 | 4:30 | 16 | 19 | 47 | 0 |  | 0 |  |  | N2 | 2020-02-18 17:25 | 2020-02-18 17:58 | 34 | 2020-02-18 17:23 | 36 |  |  |  |  | Y |  |  |  | Y | [5 empty] | 0 | 210.57 | [19 empty] | 2.15 |  |  |  | 0 | 52.34 | A | [9 empty] | 955 | 643 | 0 | 116 | 0 | 0 | 0 | 749 | 0 | 0 | 51 | 0 | 0 | 6 |  |  | 9 |  | 1
2020-02-18 | C54520 | 3 | 중탄소 | SFMN438V | 연주종료 | Si 탈산 | T | 38 | 78 | 47600 | 105.62 | D | D | D |  | 1 |  | 1 | 1535 | 1575 | 7700 |  |  | 7700 | 78.35 | 36 | 98280 | 1767 |  | Y | 59 | 43 |  |  |  | 05 |  |  |  | 박지웅 | 2 |  | Y |  |  | Y |  | 100.05 | 11-9 | 0 | 221.65 | A |  | 1623 | 2 | 0.43 | 1557 | 2 | 65 | 22 | 475 | 7:55 | 18 | 18 | 0 | 0 |  | 0 | 10 |  | N2 | 2020-02-18 18:07 |  | 7 | 2020-02-18 17:54 | 21 |  |  |  |  | Y | [5 empty] | N |  |  |  | 0.8 | 2.22 | [23 empty] | 0 | 0.63 | A | [9 empty] | 0 | 0 | 1259 | 0 | 0 | 0 | 0 | 395 | 0 | 0 | 0 | 0 | 0 | 25 |  |  | 5
2020-02-18 | B56988 | 2 | 저탄소 | 16MNCRS5H |  | Si 탈산 | B | 10 | 60 | 48350 | 105.23 | D | D |  | D | 1 |  | 1 | 1555 | 1567 | 7400 |  |  | 7400 | 73.79 | 18 | 100278 | 1645 |  | Y | 51 | 38 | [7 empty] | 김익규 | 3 |  |  |  |  | Y |  | 92.15 | 11-4 | 0 | 252.12 | A |  | 1634 | 1 | 0.2 | 1573 | 0 | 61 | 30 | 228 | 3:48 | 18 | 19 | 0 | 0 |  | 0 | 0 |  | N2 | 2020-02-18 18:46 | 2020-02-18 18:48 | 2 | 2020-02-18 18:27 | 20 |  |  |  |  | Y | [8 empty] | 5.5 | 11.4 | 0 | [23 empty] | 0.2 | 0.2 | A | [9 empty] | 0 | 1389 | 569 | 469 | 0 | 0 | 0 | 1146 | 0 | 0 | 0 | 0 | 0 | 0 |  |  | 5
2020-02-18 | A57053 | 1 | 저탄소 | SCR420HON |  | Al 탈산 | B | 22 | 12 | 52800 | 82.5 | D | D | D |  | 1 | 1 |  | 1540 | 1544 | 7000 |  |  | 7000 | 68.94 | 12 | 101532 | 1621 |  | Y | 46 | 38 | SI-MN호퍼에 Cao섞임 | [6 empty] | 김덕진 | 2 |  | N |  |  | Y |  | 103.4 | 13-6 | 0 | 302.91 | A |  | 1621 | 3 | 0.33 | 1580 | 1.14 | 70 | 29 | 337 | 5:37 | 16 | 19 | 48 | 0 |  | 0 |  |  | N2 | 2020-02-18 18:40 | 2020-02-18 18:57 | 17 | 2020-02-18 18:39 | 18 |  |  |  |  | Y |  |  |  | Y | [5 empty] | 0 | 250.5 | [23 empty] | 0 | 64.61 | A | [9 empty] | 1693 | 30 | 98 | 613 | 0 | 0 | 0 | 397 | 0 | 195 | 0 | 0 | 0 | 9
2020-02-18 | C54521 | 3 | 중탄소 | SFMN438V | 연주종료 | Si 탈산 | T | 6 | 59 | 46450 | 109.95 | D | D | D |  | 1 |  | 1 | 1535 | 1553 | 8600 |  |  | 8600 | 87.51 | 36 | 98280 | 1643 |  | Y | 60 | 46 |  |  |  | 05 |  |  |  | 박지웅 | 2 |  | Y |  |  | Y |  | 101.85 | 12-4 | 0 | 258.01 | A |  | 1639 | 2 | 0.42 | 1559 | 2.5 | 67 | 18 | 499 | 8:19 | 18 | 18 | 0 | 0 |  | 0 | 10 |  | N2 | 2020-02-18 19:26 |  | 7 | 2020-02-18 19:08 | 24 |  |  |  |  | Y | [5 empty] | N |  |  |  | 0.81 | 2.06 | [23 empty] | 0 | 0.15 | A | [9 empty] | 0 | 0 | 1222 | 0 | 0 | 0 | 0 | 468 | 0 | 0 | 0 | 0 | 0 | 23 |  |  | 5
2020-02-18 | B56989 | 2 | 저탄소 | 16MNCRS5H |  | Si 탈산 | B | 19 | 50 | 50150 | 97.43 | D | D |  | D | 1 |  | 1 | 1555 | 1584 | 7300 |  |  | 7300 | 72.8 | 18 | 100278 | 1645 | 364 | Y | 49 | 43 | [7 empty] | 김익규 | 3 |  |  |  |  | Y |  |  |  | 0 | 253.51 | A |  | 1633 | 1 | 0.19 | 1573 | 0 | 61 | 32 | 232 | 3:52 | 18 | 19 | 0 | 0 | 50 | 0 | 0 |  | N2 | 2020-02-18 19:46 | 2020-02-18 19:52 | 6 | 2020-02-18 19:34 | 18 |  |  |  |  | Y | [8 empty] | 4.5 | 12.39 | 0 | [23 empty] | 0.36 | 0.36 | A | [9 empty] | 1098 | 501 | 0 | 818 | 0 | 0 | 0 | 852 | 0 | 0 | 0 | 0 | 0 | 0 |  |  | 5
2020-02-18 | A57054 | 1 | 저탄소 | SCR420HON |  | Al 탈산 | B | 29 | 37 | 50000 | 77.13 | D | D | D |  | 1 | 1 |  | 1540 | 1558 | 5800 |  |  | 5800 | 68.55 | 10 | 84610 | 1627 |  | Y | 42 | 33 | SI-MN호퍼에 Cao섞임 | [6 empty] | 김덕진 | 2 | [6 empty] | 98.15 | 12-5 | 0 | 252.23 | A |  | 1627 | 3 | 0.28 | 1583 | 1.26 | 73 | 29 | 307 | 5:07 | 16 | 18 | 49 | 0 |  | 0 |  |  | N2 | 2020-02-18 19:41 | 2020-02-18 20:05 | 24 | 2020-02-18 19:40 | 25 |  |  |  |  | Y |  |  |  | Y | [5 empty] | 0 | 243.21 | [23 empty] | 0 | 102.98 | A | [9 empty] | 1527 | 25 | 106 | 799 | 0 | 0 | 0 | 462 | 0 | 197 | 0 | 0 | 0 | 9
2020-02-18 | C54522 | 3 | 중탄소 | SFMN438V | 연주종료 | Si 탈산 | T | 18 | 78 | 47850 | 101.37 | D | D | D |  | 1 |  | 1 | 1535 | 1629 | 6500 |  |  | 6500 | 66.14 | 36 | 98280 | 1658 |  | Y | 42 | 39 |  |  |  | 05 |  |  |  | 박지웅 | 2 |  | Y |  |  | Y |  | 104.75 | 12-3 | 0 | 68.14 | A |  | 1636 | 2 | 0.41 | 1560 | 1.58 | 68 | 37 | 489 | 8:09 | 18 | 18 | 0 | 0 |  | 0 | 10 |  | N2 | 2020-02-18 20:32 |  | 20 | 2020-02-18 20:20 | 32 |  |  |  |  | Y | [5 empty] | N |  |  |  | 1.38 | 2.68 | [23 empty] | 0 | 0.51 | A | [9 empty] | 0 | 0 | 1265 | 0 | 0 | 0 | 0 | 485 | 0 | 0 | 0 | 0 | 0 | 51 |  |  | 5
2020-02-18 | B56990 | 2 | 저탄소 | 16MNCRS5H |  | Si 탈산 | B | 21 | 4 | 53800 | 93.17 | D | D |  | D | 1 |  | 1 | 1555 | 1565 | 7300 |  |  | 7300 | 77.08 | 17 | 94707 | 1634 |  | Y | 39 | 35 | [7 empty] | 김익규 | 2 |  |  |  |  | Y |  | 97.4 | 13-1 | 0 | 207.2 | A |  | 1633 | 1 | 0.17 | 1570 | 1.51 | 58 | 28 | 229 | 3:49 | 18 | 18 | 0 | 0 |  | 0 | 0 |  | N2 | 2020-02-18 20:51 | 2020-02-18 20:59 | 7 | 2020-02-18 20:34 | 25 |  |  |  |  | Y | [8 empty] | 3.5 | 9.18 | 0 | [23 empty] | 0.27 | 0.27 | A | [9 empty] | 595 | 919 | 0 | 935 | 0 | 0 | 0 | 817 | 0 | 0 | 0 | 0 | 0 | 0 |  |  | 5
2020-02-18 | A57055 | 1 | 저탄소 | SCR420HON |  | Al 탈산 | B | 15 | 16 | 53000 | 67.57 | D | D | D |  | 1 | 1 |  | 1540 | 1586 | 4900 |  |  | 4900 | 48.26 | 12 | 101532 | 1623 |  | Y | 40 | 26 | SI-MN호퍼에 Cao섞임 | [6 empty] | 김덕진 | 2 |  | Y |  |  |  |  | 105 | 13-7 | 0 | 129.84 | A |  | 1623 | 3 | 0.27 | 1580 | 1.59 | 70 | 26 | 298 | 4:58 | 16 | 19 | 50 | 0 |  | 0 |  |  | N2 | 2020-02-18 20:38 | 2020-02-18 21:07 | 29 | 2020-02-18 20:38 | 30 |  |  |  |  | Y |  |  |  | Y | [5 empty] | 0 | 181.19 | [23 empty] | 0 | 129.94 | A | [9 empty] | 881 | 809 | 0 | 993 | 0 | 0 | 0 | 199 | 0 | 97 | 0 | 0 | 0 | 4
2020-02-18 | C54523 | 3 | 중탄소 | SFMN438V | 연주종료 | Si 탈산 | T | 31 | 66 | 50350 | 108.68 | D | D | D |  | 1 |  | 1 | 1535 | 1578 | 6500 |  |  | 6500 | 66.14 | 36 | 98280 | 1647 |  | Y | 48 | 36 | [7 empty] | 박지웅 | 2 |  | Y |  |  | Y |  | 104.9 | 12-6 | 0 | 247.82 | A |  | 1637 | 2 | 0.43 | 1563 | 1.9 | 71 | 27 | 572 | 9:32 | 18 | 21 | 0 | 0 |  | 0 |  |  | N2 | 2020-02-18 21:50 |  | 15 | 2020-02-18 21:29 | 36 |  |  |  |  | Y | [9 empty] | 1.29 | 2.35 | [23 empty] | 0.36 | 0.71 | A | [9 empty] | 0 | 0 | 1125 | 0 | 0 | 0 | 0 | 610 | 0 | 0 | 0 | 0 | 0 | 35 |  |  | 5
2020-02-18 | B56991 | 2 | 저탄소 | 16MNCRS5H |  | Si 탈산 | B | 32 | 23 | 52700 | 93.25 | D | D |  | D | 1 |  | 1 | 1555 | 1565 | 8000 |  |  | 8000 | 79.78 | 18 | 100278 | 1644 |  | Y | 47 | 41 | [7 empty] | 김익규 | 2 |  |  |  |  | Y |  | 99.2 | 12-9 | 0 | 286.88 | A |  | 1622 | 1 | 0.17 | 1569 | 1.42 | 57 | 23 | 244 | 4:04 | 18 | 19 | 0 | 0 |  | 0 | 0 |  | N2 | 2020-02-18 21:58 | 2020-02-18 22:07 | 9 | 2020-02-18 21:48 | 19 | LHF | 성분 오버 | 합탕후 재작업 | [11 empty] | 9.33 | 0 | [23 empty] | 0.1 | 0.1 | A | [9 empty] | 652 | 906 | 0 | 1000 | 0 | 0 | 0 | 799 | 0 | 0 | 0 | 0 | 0 | 0 |  |  | 5
2020-02-18 | A57056 | 1 | 저탄소 | SCR420HON |  | Al 탈산 | B | 1 | 6 | 52900 | 73.93 | D | D | B |  | 1 | 1 |  | 1540 | 1522 | 6800 |  |  | 6800 | 66.97 | 12 | 101532 | 1618 |  | Y | 41 | 33 | SI-MN호퍼에 Cao섞임 | [6 empty] | 김덕진 | 2 |  | Y |  |  |  |  | 104.15 | 13-9 | 0 | 183.03 | A |  | 1618 | 3 | 0.27 | 1579 | 1.22 | 69 | 26 | 277 | 4:37 | 16 | 19 | 51 | 0 |  | 0 |  |  | N2 | 2020-02-18 21:56 | 2020-02-18 22:17 | 21 | 2020-02-18 21:54 | 23 |  |  |  |  | Y |  |  |  | Y | [5 empty] | 0 | 203.06 | [23 empty] | 0 | 0.16 | A | [9 empty] | 1032 | 785 | 0 | 944 | 0 | 0 | 0 | 249 | 0 | 290 | 0 | 0 | 0 | 10 |  |  | 5
2020-02-18 | C54524 | 3 | 중탄소 | SFMN438V | TUNDISH교체전 | Si 탈산 | T | 38 | 79 | 47150 | 120.4 | D | B | B |  | 1 |  | 1 | 1535 | 1541 | 8000 |  |  | 8000 | 82.55 | 36 | 96915 | 1647 |  | Y | 55 | 43 |  |  |  | 05 |  |  |  | 박지웅 | 2 |  | Y |  |  | Y |  | 105.2 | 12-4 | 0.07 | 297.28 | A |  | 1629 | 2 | 0.43 | 1554 | 1.83 | 62 | 29 | 480 | 8:00 | 18 | 18 | 0 | 0 |  | 0 | 20 |  | N2 | 2020-02-18 23:08 |  | 13 | 2020-02-18 22:43 | 38 |  |  |  |  | Y | [5 empty] | N |  |  |  | 0 | 5.85 | [23 empty] | 0.36 | 0.71 | B | [9 empty] | 0 | 0 | 1166 | 0 | 0 | 0 | 0 | 398 | 0 | 0 | 0 | 0 | 0 | 33 |  |  | 5
2020-02-18 | B56992 | 2 | 저탄소 | 16MNCRS5H | TUNDISH교체전 | Si 탈산 | B | 10 | 61 | 48000 | 110.73 | D | B | B |  | 1 | 1 |  | 1555 | 1574 | 7600 |  |  | 7600 | 68.21 | 20 | 111420 | 1645 |  | Y | 45 | 40 | [7 empty] | 김익규 | 3 |  |  |  |  | Y |  | 105 | 12-7 | 0 | 244.49 | A |  | 0 | 3 | 0.3 | 1570 | -71.36 | 58 | 25 | 287 | 4:47 | 18 | 13 | 53 | 0 |  | 0 |  |  | N2 | 2020-02-18 23:23 | 2020-02-18 23:31 | 8 | 2020-02-18 23:19 | 12 | [14 empty] | 102.03 | 29.16 | [20 empty] | 1.1 |  |  | 4.49 | 0 | B | [9 empty] | 507 | 1172 | 0 | 647 | 0 | 0 | 0 | 1250 | 0 | 0 | 0 | 0 | 0 | 9 |  |  | 7
2020-02-18 | A57057 | 1 | 저탄소 | SCR420HON |  | Al 탈산 | B | 22 | 13 | 52500 | 75.3 | D | B | B |  | 1 | 1 |  | 1540 | 1587 | 3900 |  |  | 3900 | 38.41 | 12 | 101532 | 1618 |  | Y | 41 | 32 | [15 empty] | 101.55 | 13-4 | 0 | 181.6 | A |  | 1618 | 3 | 0.28 | 1578 | 1.21 | 68 | 22 | 286 | 4:46 | 16 | 19 | 52 | 0 |  | 0 |  |  | N2 | 2020-02-18 22:54 | 2020-02-18 23:25 | 31 | 2020-02-18 22:52 | 33 | [14 empty] | 0 | 211.36 | [23 empty] | 0.01 | 0.01 | A | [9 empty] | 528 | 893 | 0 | 565 | 0 | 0 | 0 | 197 | 0 | 298 | 0 | 0 | 0 | 7 |  |  | 4
2020-02-18 | C54525 | 3 | 중탄소 | SM45CI |  | Al 탈산 | I | 6 | 60 | 46800 | 109.15 | B | B | B |  | 1 |  | 1 | 1560 | 1552 | 7000 |  |  | 7000 | 95.76 | 10 | 73100 | 1684 |  | INGOT | 49 | 34 |  |  | C54523 | 05 |  |  |  | 박재승 |  |  |  | Y |  | Y |  | 78.6 | 10-1 | 267.43 | 0 | A |  | 1667 | 2 | 0.45 | 1572 | 1.98 | 79 |  | 387 | 6:27 | 20 | 23 | 0 | 0 |  | 0 | 15 |  | AR | 2020-02-19 00:19 |  | 13 | 2020-02-19 00:07 | [5 empty] | Y | [5 empty] | N |  |  |  | 10.02 | 0 | [18 empty] | 1.1 |  |  |  |  | 0.36 | 0.71 | B | [9 empty] | 0 | 0 | 182 | 0 | 0 | 0 | 0 | 853 | 0 | 301 | 151 | 0 | 0 | 8
2020-02-18 | B56993 | 2 | 저탄소 | SCM415 | TUNDISH교체 | Al 탈산 | B | 19 | 51 | 50150 | 117.95 | B | B |  | B | 1 |  | 1 | 1555 | 1615 | 8000 |  |  | 8000 | 84.61 | 12 | 94552 | 1707 |  | Y | 68 | 38 |  |  | B56990 | 03 |  |  |  | 임승우 | 2 |  |  |  |  | N |  | 85.75 | 10-9 | 273.38 | 11.21 | A |  | 1677 | 1 | 0.19 | 1601 | 1.84 | 85 | 26 | 259 | 4:19 | 15 | 21 | 0 | 0 |  | 0 | 0 |  | N2 | 2020-02-19 00:34 | 2020-02-19 01:15 | 41 | 2020-02-19 00:21 | 54 |  |  |  |  | N | 미투입강종 | [7 empty] | 6 | 18.63 | 0 | [19 empty] | 2.34 |  |  |  | 0.15 | 0.15 | A | [9 empty] | 210 | 764 | 22 | 0 | 0 | 208 | 0 | 1342 | 0 | 302 | 0 | 0 | 0 | 15 |  |  | 7 |  | 1
2020-02-18 | A57058 | 1 | 저탄소 | SCR420HON |  | Al 탈산 | B | 29 | 38 | 49900 | 79.93 | B | B | B |  | 1 | 1 |  | 1540 | 1546 | 6200 |  |  | 6200 | 61.06 | 12 | 101532 | 1608 |  | Y | 45 | 36 | [7 empty] | 이호남 | 2 |  | Y |  |  |  |  | 102.9 | 12-10 | 0.05 | 355.04 | A |  | 1608 | 3 | 0.28 | 1588 | 0.63 | 78 | 31 | 282 | 4:42 | 16 | 19 | 54 | 0 |  | 0 |  |  | N2 | 2020-02-19 00:04 | 2020-02-19 00:35 | 31 | 2020-02-19 00:02 | 33 |  |  |  |  | Y |  |  |  | Y | [5 empty] | 0 | 203.94 | [23 empty] | 0.07 | 0 | A | [9 empty] | 862 | 786 | 0 | 928 | 0 | 0 | 0 | 196 | 0 | 298 | 0 | 0 | 0 | 15 |  |  | 5
2020-02-18 | C54526 | 3 | 저탄소 | SCM415 |  | Al 탈산 | B | 18 | 79 | 47600 | 111.13 | B | B | B |  | 1 |  | 1 | 1550 | 1575 | 8700 |  |  | 8700 | 85.69 | 12 | 101534 | 1671 |  | Y | 56 | 44 | [7 empty] | 박재승 | 3 |  |  |  |  | Y |  | 101.5 | 11-10 | 173.6 | 0 | A |  | 1661 | 2 | 0.4 | 1603 | 1.32 | 87 | 42 | 341 | 5:41 | 15 | 18 | 0 | 0 |  | 0 | 10 |  | N2 | 2020-02-19 01:31 | 2020-02-19 02:06 | 35 | 2020-02-19 01:19 | 47 |  |  |  |  | Y | [5 empty] | N |  |  |  | 8.67 | 0 | [23 empty] | 0.36 | 0.71 | A |  |  | 16.573 | 23.771 | 46.811 | 0.38 | 2.824 | 1.969 | 1622.25 | 220 | 1031 | 90 | 0 | 0 | 0 | 0 | 505 | 0 | 300 | 33 | 0 | 0 | 0 |  |  | 5
2020-02-18 | B56994 | 2 | 저탄소 | SCR420HON | TUNDISH교체전 | Al 탈산 | B | 21 | 5 | 53600 | 88.95 | B | B |  | B | 1 |  | 1 | 1555 | 1547 | 7700 |  |  | 7700 | 85 | 12 | 90588 | 1654 |  | Y | 42 | 38 | [7 empty] | 임승우 | 2 |  |  |  |  | Y |  | 97.9 | 13-2 | 0 | 218.16 | A |  | 1633 | 1 | 0.14 | 1574 | 1.48 | 64 | 23 | 242 | 4:02 | 16 | 17 | 0 | 0 |  | 0 | 0 |  | N2 | 2020-02-19 01:29 | 2020-02-19 01:43 | 13 | 2020-02-19 01:15 | 28 |  |  |  |  | Y | [8 empty] | 4 | 0 | 24.28 | [23 empty] | 0.06 | 0.06 | A | [9 empty] | 1001 | 592 | 24 | 15 | 0 | 222 | 0 | 846 | 0 | 308 | 0 | 0 | 0 | 20 |  |  | 5
2020-02-18 | A57059 | 1 | 고탄소 | G-STB2T | 연주시작 | Al 탈산 | T | 15 | 17 | 52000 | 102.9 | B | B | B |  | 1 | 1 |  | 1520 | 1561 | 7200 |  |  | 7200 | 87.37 | 30 | 82410 | 1594 |  | Y | 51 | 47 | [7 empty] | 이호남 | 2 |  |  |  |  | Y |  | 100.4 | 13-2 | 338.82 | 0 | A |  | 1597 | 3 | 0.26 | 1545 | 0.96 | 90 | 44 | 304 | 5:04 | 25 | 26 | 55 | 0 |  | 0 |  |  | AR | 2020-02-19 01:44 |  | 37 | 2020-02-19 01:38 | 43 |  |  |  |  | Y |  |  |  | Y | [5 empty] | 141.86 | 104.26 | [23 empty] | 10.87 | 0 | A | [9 empty] | 417 | 10 | 205 | 0 | 0 | 0 | 0 | 1714 | 0 | 0 | 0 | 0 | 0 | 0 |  |  |  | 0.0214 | 1
2020-02-18 | C54527 | 3 | 저탄소 | SCM415 |  | Al 탈산 | B | 31 | 67 | 50250 | 112.43 | B | B | B |  | 1 |  | 1 | 1550 | 1572 | 7900 |  |  | 7900 | 83.91 | 12 | 94146 | 1650 | 739 | Y | 67 | 41 | 조괴잔강 3톤합탕 |  | C54524 | 05 |  |  |  | 박재승 | 3 |  |  | Y |  | Y |  | 102.45 | 12-3 | 214.29 | 0 | A |  | 1639 | 2 | 0.44 | 1593 | 1.39 | 77 | 34 | 315 | 5:15 | 15 | 16 | 0 | 0 |  | 0 | 10 |  | N2 | 2020-02-19 02:48 | 2020-02-19 03:08 | 20 | 2020-02-19 02:35 | 33 |  |  |  |  | Y | [5 empty] | N |  |  |  | 6.29 | 0 | [23 empty] | 0.36 | 0.71 | A |  |  | 17.088 | 24.26 | 45.645 | 0.279 | 2.671 | 1.881 | 1603.83 | 449 | 789 | 21 | 0 | 0 | 0 | 0 | 554 | 0 | 301 | 52 | 0 | 0 | 0
2020-02-18 | B56995 | 2 | 중탄소 | AE5130M | TUNDISH교체 | Al 탈산 | B | 32 | 24 | 52100 | 98.53 | B | B |  | B | 1 |  | 1 | 1540 | 1544 | 10100 |  |  | 10100 | 99.48 | 12 | 101532 | 1664 |  | Y | 53 | 49 | [7 empty] | 임승우 | 2 |  |  |  |  | Y |  | 103.1 | 13-3 | 0 | 302.68 | A |  | 1660 | 1 | 0.15 | 1595 | 1.66 | 93 | 38 | 294 | 4:54 | 16 | 21 | 0 | 0 |  | 0 | 0 |  | N2 | 2020-02-19 02:43 | 2020-02-19 03:08 | 27 | 2020-02-19 02:35 | 35 |  |  |  |  | Y | [8 empty] | 4 | 0 | 18.15 | [19 empty] | 2.15 |  |  |  | 0.05 | 0.05 | A | [9 empty] | 1641 | 0 | 22 | 0 | 0 | 207 | 0 | 906 | 0 | 0 | 0 | 0 | 0 | 16 |  |  | 7 |  | 1
2020-02-18 | A57060 | 1 | 고탄소 | G-STB2T | 연주종료 | Al 탈산 | T | 1 | 7 | 52800 | 92.55 | B | B | B |  | 1 | 1 |  | 1520 | 1573 | 4500 |  |  | 4500 | 49.64 | 33 | 90651 | 1565 |  | Y | 42 | 31 | [7 empty] | 이호남 | 2 |  |  |  |  | Y |  | 99.4 | 13-3 | 230.6 | 0 | A |  | 1570 | 3 | 0.25 | 1532 | 0.78 | 77 | 38 | 278 | 4:38 | 25 | 26 | 56 | 0 |  | 0 |  |  | AR | 2020-02-19 02:58 |  | 32 | 2020-02-19 02:56 | 34 |  |  |  |  | Y |  |  |  | Y | [5 empty] | 150.4 | 108.44 | [23 empty] | 29.68 | 0 | A | [9 empty] | 416 | 26 | 188 | 0 | 0 | 0 | 0 | 299 | 0 | 300 | 0 | 0 | 0 | 39 |  |  |  | 0
2020-02-18 | C54528 | 3 | 저탄소 | SCM415 |  | Al 탈산 | B | 38 | 80 |  | 102.05 | B | B | B |  | 1 |  | 1 | 1550 | 1561 | 7400 |  |  | 7400 | 72.45 | 12 | 102144 | 1647 |  | Y | 55 | 40 | [7 empty] | 박재승 | 3 |  |  |  |  | Y |  | 146.65 |  | 144.63 | 0 | A |  | 1634 | 2 | 0.4 | 1578 | 1.7 | 62 | 23 | 341 | 5:41 | 15 | 17 | 0 | 0 |  | 0 | 10 |  | N2 | 2020-02-19 03:56 | 2020-02-19 04:17 | 21 | 2020-02-19 03:41 | 36 |  |  |  |  | Y | [5 empty] | N |  |  |  | 8.45 | 0 | [23 empty] | 0.36 | 0.71 | A | [9 empty] | 562 | 770 | 216 | 0 | 0 | 0 | 0 | 398 | 0 | 301 | 0 | 0 | 0 | 6 |  |  | 5
2020-02-18 | B56996 | 2 | 중탄소 | AE5130M |  | Al 탈산 | B | 10 | 62 | 48350 | 103.6 | B | B |  | B | 1 |  | 2 | 1540 | 1586 | 7000 |  |  | 7000 | 82.73 | 10 | 84610 | 1666 |  | Y | 42 | 36 | [7 empty] | 임승우 | 2 |  |  |  |  | Y |  | 104.15 | 12-6 | 0 | 326.24 | A |  | 1650 | 1 | 1000 | 1568 | 1.38 | 66 | 34 | 252 | 4:12 | 16 | 28 | 0 | 0 |  | 0 | 0 |  | N2 | 2020-02-19 04:06 | 2020-02-19 04:14 | 8 | 2020-02-19 03:57 | 17 |  |  |  |  | Y | [8 empty] | 4.5 | 0 | 25.92 | [23 empty] | 0.23 | 0.23 | A | [9 empty] | 1751 | 0 | 50 | 30 | 0 | 247 | 0 | 808 | 0 | 0 | 0 | 0 | 0 | 32 |  |  | 5
2020-02-18 | A57061 | 1 | 고탄소 | G-STB2T | 연주종료 | Al 탈산 | T | 22 | 14 | 53200 | 92.7 | B | B | B |  | 1 | 1 |  | 1520 | 1589 | 4700 |  |  | 4700 | 51.85 | 33 | 90651 | 1570 |  | Y | 45 | 41 | [7 empty] | 이호남 | 2 |  |  |  |  | Y |  | 99.55 | 13-1 | 273.9 | 0 | A |  | 1567 | 3 | 0.25 | 1530 | 0.8 | 75 | 34 | 269 | 4:29 | 25 | 26 | 57 | 0 |  | 0 |  |  | AR | 2020-02-19 04:06 |  | 39 | 2020-02-19 04:05 | 41 |  |  |  |  | Y |  |  |  | Y | [5 empty] | 138.91 | 107.28 | [23 empty] | 47.96 | 0 | A | [9 empty] | 516 | 32 | 173 | 0 | 0 | 0 | 0 | 298 | 0 | 297 | 0 | 0 | 0 | 41 |  |  |  | 0.0065
2020-02-18 | C54529 | 3 | 저탄소 | SCM415C1 |  | Al 탈산 | B | 6 | 61 | 46350 | 95.78 | B | B | B |  | 1 |  | 1 | 1550 | 1588 | 7100 |  |  | 7100 | 75.16 | 11 | 94468 | 1637 |  | N | 54 | 40 | [7 empty] | 박재승 | 3 |  |  |  |  | Y |  | 102.55 | 12-4 | 144.63 | 0 | A |  | 1633 | 2 | 0.41 | 1575 | 1.87 | 59 | 20 | 368 | 6:08 | 15 | 17 | 0 | 0 |  | 0 | 10 |  | N2 | 2020-02-19 05:04 | 2020-02-19 05:24 | 20 | 2020-02-19 04:52 | 32 |  |  |  |  | Y | [5 empty] | N |  |  |  | 9.38 | 0 | [20 empty] | 0.7 |  |  | 0.36 | 0.71 | A | [9 empty] | 824 | 470 | 21 | 0 | 0 | 0 | 0 | 598 | 0 | 299 | 79 | 0 | 0 | 0 |  |  | 5
2020-02-18 | B56997 | 2 | 중탄소 | AE5130M |  | Al 탈산 | B | 19 | 52 | 49000 |  | B | B |  |  | 1 |  | 2 | 1540 | 1574 | 6600 |  |  | 6600 | 78 | 10 | 84610 | 1634 |  | Y | 39 | 35 | A57065 에 잔강5톤 이월 |  | A57061 |  |  |  |  | 임승우 | 2 |  |  |  |  | Y |  | 103.3 | 12-7 | 0 | 269.37 | A |  | 1573 | 1 | 0.19 | 1573 | 0 | 71 | 25 | 240 | 4:00 | 16 | 17 | 0 | 0 | 65 | 0 | 0 |  | N2 |  | 2020-02-19 05:19 |  | 2020-02-19 04:42 | 37 |  |  |  |  | Y | [8 empty] | 4.5 | 0 | 35.59 | [23 empty] | 0.28 | 0.28 | A | [9 empty] | 1587 | 0 | 436 | 0 | 0 | 269 | 0 | 602 | 0 | 0 | 0 | 0 | 0 | 15 |  |  | 5
2020-02-18 | A57062 | 1 | 고탄소 | G-STB2T | 연주종료 | Al 탈산 | T | 29 | 39 | 49500 | 89.17 | B | B | B |  | 1 | 1 |  | 1520 | 1587 | 4400 |  |  | 4400 | 44.49 | 36 | 98892 | 1572 |  | Y | 41 | 32 | [7 empty] | 이호남 | 2 |  | Y |  |  |  |  | 108.45 | 13-5 | 270.71 | 0 | A |  | 1564 | 3 | 0.24 | 1531 | 0.7 | 76 | 35 | 278 | 4:38 | 25 | 26 | 58 | 0 |  | 0 |  |  | AR | 2020-02-19 05:17 |  | 43 | 2020-02-19 05:16 | 44 | [8 empty] | Y | [5 empty] | 139.1 | 112.79 | [23 empty] | 61.78 | 0 | A | [9 empty] | 408 | 31 | 232 | 0 | 0 | 0 | 0 | 298 | 0 | 298 | 0 | 0 | 0 | 29 |  |  |  | 0.0247
2020-02-18 | B56998 | 2 | 중탄소 | AE5130M |  | Al 탈산 | B | 21 | 6 | 53600 | 82.65 | B | B |  | B | 1 |  | 1 | 1540 | 1604 | 5400 |  |  | 5400 | 53.19 | 12 | 101532 | 1636 |  | Y | 41 | 31 | A57066 에 잔강 5톤 이월 |  | B56995 | 05 |  |  |  | 임승우 | 2 |  |  |  |  | Y |  |  |  | 0 | 207.59 | A |  | 1615 | 1 | 0.18 | 1566 | 1.57 | 64 | 18 | 261 | 4:21 | 16 | 17 | 0 | 0 | 45 | 0 | 0 |  | N2 | 2020-02-19 05:56 | 2020-02-19 06:23 | 27 | 2020-02-19 05:45 | 38 |  |  |  |  | Y | [8 empty] | 3.7 | 0 | 13.16 | [23 empty] | 0.13 | 0.13 | A | [9 empty] | 1643 | 0 | 51 | 0 | 0 | 228 | 0 | 751 | 0 | 0 | 0 | 0 | 0 | 16 |  |  | 5
2020-02-18 | C54530 | 3 | 저탄소 | SCM415C1 |  | Al 탈산 | B | 18 | 80 | 46850 | 90.95 | B | B | C |  | 1 |  | 1 | 1550 | 1589 | 6500 |  |  | 6500 | 68.81 | 11 | 94468 | 1676 |  | Y | 43 | 36 | [7 empty] | 박재승 | 3 |  |  |  |  | Y |  | 98.7 | 11-7 | 129.88 | 0 | A |  | 1638 | 2 | 0.4 | 1586 | 1.44 | 70 | 25 | 421 | 7:01 | 15 | 15 | 0 | 0 |  | 0 | 10 |  | N2 | 2020-02-19 06:09 | 2020-02-19 06:35 | 26 | 2020-02-19 05:57 | 39 |  |  |  |  | Y | [5 empty] | N |  |  |  | 7.78 | 0 | [20 empty] | 0.92 |  |  | 0 | 0 | A | [9 empty] | 748 | 401 | 0 | 0 | 0 | 0 | 0 | 1204 | 0 | 300 | 254 | 0 | 0 | 0 |  |  | 5
2020-02-18 | A57063 | 1 | 고탄소 | G-STB2T | TUNDISH교체전 | Al 탈산 | T | 15 | 18 | 51700 | 85.38 | B | B | C |  | 1 | 1 |  | 1520 | 1572 | 5000 |  |  | 5000 | 50.56 | 36 | 98892 | 1578 |  | Y | 44 | 35 | [7 empty] | 이호남 | 2 |  | N | Y |  |  |  | 106.7 | 13-8 | 274.64 | 0 | A |  | 1580 | 3 | 0.27 | 1544 | 0.88 | 89 | 39 | 265 | 4:25 | 25 | 26 | 59 | 0 |  | 0 |  |  | AR | 2020-02-19 06:16 |  | 67 | 2020-02-19 06:15 | 68 |  |  |  |  | Y |  |  |  | Y | [5 empty] | 173.88 | 66.61 | [23 empty] | 77.83 | 0 | A | [9 empty] | 308 | 22 | 222 | 31 | 0 | 0 | 0 | 296 | 0 | 297 | 0 | 0 | 0 | 64 |  |  |  | 0.0227
2020-02-18 | B56999 | 2 | 저탄소 | SCM415 |  | Al 탈산 | B | 32 | 25 | 51500 | 100.35 | B | C |  | C | 1 |  | 1 | 1555 | 1605 | 5800 |  |  | 5800 | 56.78 | 12 | 102144 | 1654 |  | Y | 45 | 32 | [7 empty] | 임승우 | 2 |  |  |  |  | Y |  |  |  | 128.34 | 0 | A |  | 1627 | 1 | 0.17 | 1579 | 1.13 | 63 | 19 | 174 | 2:54 | 15 | 16 | 0 | 0 |  | 0 | 0 |  | N2 | 2020-02-19 07:12 | 2020-02-19 07:45 | 33 | 2020-02-19 06:54 | 51 |  |  |  |  | Y | [9 empty] | 9.1 | 0 | [23 empty] | 0.16 | 0.16 | A | [9 empty] | 544 | 504 | 31 | 0 | 0 | 210 | 0 | 951 | 0 | 308 | 0 | 0 | 0 | 0 |  |  | 5
2020-02-18 | A57064 | 1 | 중탄소 | AE5130M |  | Al 탈산 | B | 1 | 8 | 52100 | 80.03 | B | C | C |  | 1 | 1 |  | 1530 | 1611 | 4700 |  |  | 4700 | 46.29 | 12 | 101532 | 1615 |  | Y | 44 | 30 | B56995 A57061 잔강받음 | [6 empty] | 박안희 | 2 |  | Y |  |  |  |  | 107.9 | 14-2 | 0.05 | 204.15 | A |  | 1615 | 3 | 0.25 | 1573 | 1.17 | 71 | 31 | 275 | 4:35 | 16 | 21 | 60 | 0 |  | 0 |  |  | N2 | 2020-02-19 07:14 | 2020-02-19 07:27 | 13 | 2020-02-19 07:13 | 14 |  |  |  |  | Y |  |  |  | Y | [5 empty] | 0 | 229.33 | [23 empty] | 137.83 | 0.01 | A | [9 empty] | 0 | 1289 | 0 | 990 | 0 | 0 | 0 | 595 | 0 | 550 | 0 | 0 | 0 | 18
2020-02-19 | B57000 | 2 | 저탄소 | SCM415 | 연주종료 | Al 탈산 | B | 10 | 63 | 48300 | 92.5 | C | C |  | C | 1 |  | 1 | 1555 | 1626 | 5200 |  |  | 5200 | 53.63 | 12 | 96956 | 1655 |  | Y | 49 | 34 | [7 empty] | 고승만 | 2 |  |  |  |  | Y |  |  |  | 223.02 | 0 | A |  | 1633 | 1 | 0.13 | 1587 | 1.25 | 71 | 29 | 292 | 4:52 | 15 | 16 | 0 | 0 | 30 | 0 | 0 |  | N2 | 2020-02-19 08:06 | 2020-02-19 08:50 | 44 | 2020-02-19 07:58 | 53 |  |  |  |  | Y | [9 empty] | 9.5 | 0 | [23 empty] | 0.09 | 0.09 | A | [9 empty] | 866 | 197 | 61 | 0 | 0 | 296 | 0 | 1006 | 0 | 458 | 0 | 0 | 0 | 0 |  |  | 5
2020-02-19 | A57065 | 1 | 중탄소 | AE5130M |  | Al 탈산 | B | 22 | 15 | 52500 | 75.22 | C | C | C |  | 1 | 1 |  | 1530 | 1537 | 6800 |  |  | 6800 | 66.97 | 12 | 101532 | 1601 |  | Y | 43 | 36 | B56998받음 | [6 empty] | 박안희 | 2 |  | Y |  |  |  |  | 106.2 | 13-9 | 0 | 205.52 | A |  | 1601 | 3 | 0.29 | 1573 | 0.9 | 71 | 31 | 303 | 5:03 | 16 | 19 | 61 | 0 |  | 0 |  |  | N2 | 2020-02-19 08:14 | 2020-02-19 08:38 | 24 | 2020-02-19 08:13 | 25 |  |  |  |  | Y |  |  |  | Y | [5 empty] | 0 | 212.11 | [23 empty] | 137.83 | 20.9 | A | [9 empty] | 331 | 1131 | 236 | 580 | 0 | 0 | 0 | 652 | 0 | 595 | 0 | 0 | 0 | 31
2020-02-19 | B57001 | 2 | 고탄소 | AE5098 | 연주시작 | Si 탈산 | B | 10 | 64 | 49500 | 115.2 | C | C |  | A | 2 |  | 2 | 1530 | 1534 | 9700 | 9000 |  | 18700 | 184.77 | 18 | 101206 | 1614 |  | Y | 55 | 50 |  | Y | [5 empty] | 고승만 | 2 |  |  |  |  | Y |  | 102.7 | 12-4 | 182.85 | 0 | A |  | 1612 | 1 | 0.13 | 1545 | 1.39 | 92 | 56 | 490 | 8:10 | 20 | 21 | 0 | 0 |  | 0 | 0 |  | AR | 2020-02-19 14:58 | 2020-02-19 15:05 | 7 | 2020-02-19 14:40 | 25 |  |  |  |  | Y | [8 empty] | 5 | 15.11 | 3.01 | [19 empty] | 1.95 | 1.9 |  |  | 0.42 | 0.42 | A | [9 empty] | 1272 | 0 | 135 | 0 | 0 | 215 | 0 | 1056 | 0 | 665 | 0 | 0 | 0 | 56 |  |  | 7 |  | 1
2020-02-19 | A57066 | 1 | 중탄소 | AE5130M |  | Al 탈산 | B | 21 | 7 | 52400 | 70.35 | C | C | C |  | 1 | 1 |  | 1530 | 1554 | 5000 |  |  | 5000 | 49.25 | 12 | 101532 | 1614 |  | Y | 43 | 31 | A57062 받음 | [6 empty] | 박안희 | 2 |  | Y | [6 empty] | 0 | 202.27 | A |  | 1614 | 3 | 0.29 | 1572 | 1.56 | 70 | 31 | 292 | 4:52 | 16 | 17 | 62 | 0 |  | 0 |  |  | N2 | 2020-02-19 09:16 | 2020-02-19 09:48 | 32 | 2020-02-19 09:16 | 33 |  |  |  |  | Y |  |  |  | Y | [5 empty] | 0 | 183.9 | [23 empty] | 137.83 | 23.15 | A | [9 empty] | 1344 | 220 | 186 | 55 | 0 | 0 | 0 | 298 | 0 | 299 | 0 | 0 | 0 | 17
2020-02-19 | B57002 | 2 | 고탄소 | AE5098 |  | Si 탈산 | B | 19 | 54 | 53200 | 115.87 | C | A |  | A | 3 |  | 1 | 1530 | 1495 | 6500 | 10000 | 3700 | 20200 | 224.05 | 16 | 90160 | 1605 |  | Y | 67 | 34 | 대보수래들 래들교체 재작업 | Y | B57003 | 05 |  |  |  | 고승만 | 2 |  |  |  |  | Y |  | 98.2 | 12-1 | 207.58 | 0 | A |  | 1592 | 1 | 0.19 | 1527 | 1.45 | 74 | 48 | 326 | 5:26 | 20 | 21 | 0 | 0 |  | 0 | 0 |  | AR | 2020-02-19 15:54 | 2020-02-19 16:19 | 24 | 2020-02-19 15:44 | 35 |  |  |  |  | Y | [8 empty] | 5 | 19.15 | 5.96 | [20 empty] | 1.03 |  |  | 0.24 | 0.24 | A | [9 empty] | 1119 | 0 | 0 | 0 | 0 | 204 | 0 | 803 | 0 | 459 | 0 | 0 | 0 | 88 |  |  | 7
2020-02-19 | A57067 | 1 | 중탄소 | AE5130M | TUNDISH교체전 | Al 탈산 | B | 29 | 40 | 49800 | 86.3 | C | C | C |  | 1 | 1 |  | 1530 | 1522 | 6800 |  |  | 6800 | 64.65 | 14 | 105184 | 1616 |  | Y | 45 | 36 | A57064 A57063 받음 | [6 empty] | 박안희 | 2 | [6 empty] | 110.55 | 13-7 | 1.19 | 0.18 | A |  | 1616 | 3 | 0.27 | 1564 | 1.27 | 62 | 27 | 314 | 5:14 | 16 | 19 | 63 | 0 |  | 0 |  |  | N2 | 2020-02-19 10:32 | 2020-02-19 10:53 | 21 | 2020-02-19 10:31 | 21 |  |  |  |  | Y |  |  |  | Y | [5 empty] | 0 | 257.76 | [23 empty] | 137.83 | 26.56 | A | [9 empty] | 1051 | 434 | 348 | 44 | 0 | 0 | 0 | 300 | 0 | 299 | 0 | 0 | 0 | 20
2020-02-19 | A57068 | 1 | 고탄소 | AE1055LS | TUNDISH교체 | Al 탈산 | B | 1 | 9 | 53000 | 100.13 | C | C | C |  | 1 | 1 |  | 1520 | 1542 | 7000 |  |  | 7000 | 82.73 | 10 | 84610 | 1612 |  | Y | 48 | 43 | [7 empty] | 박안희 | 2 |  |  |  |  | Y |  | 107.3 | 14-1 | 0 | 303.21 | A |  | 1612 | 3 | 0.23 | 1570 | 0.84 | 86 | 32 | 380 | 6:20 | 25 | 26 | 64 | 0 |  | 0 |  |  | N2 | 2020-02-19 11:53 | 2020-02-19 12:22 | 29 | 2020-02-19 11:51 | 32 |  |  |  |  | Y |  |  |  | Y | [5 empty] | 0 | 302.56 | [19 empty] | 1.75 |  |  |  | 0 | 0.84 | A | [9 empty] | 0 | 0 | 874 | 19 | 0 | 0 | 0 | 771 | 0 | 671 | 0 | 0 | 0 | 52 |  |  |  |  | 1
2020-02-19 | B57003 | 2 | 중탄소 | SP-AE1541M | 연주시작 | Al 탈산 | T | 32 | 26 | 51700 | 130.37 | C | C | C |  | 1 |  | 1 | 1540 | 1594 | 6200 |  |  | 6200 | 75.23 | 30 | 82410 | 1665 |  | Y | 70 | 42 | B57001 에 10톤 따라줌 | [6 empty] | 고승만 | 2 |  |  |  |  | Y |  | 89.8 | 11-8 | 238.99 | 0 | A |  | 1655 | 2 | 0.42 | 1585 | 1.89 | 92 | 47 | 427 | 7:07 | 15 | 15 | 0 | 0 |  | 0 | 24 |  | N2 | 2020-02-19 12:33 |  | 24 | 2020-02-19 12:09 | 48 |  |  |  |  | Y | [5 empty] | N |  |  |  | 3.23 | 0 | [23 empty] | 0 | 0 | A | [9 empty] | 0 | 0 | 949 | 0 | 0 | 192 | 0 | 2105 | 0 | 481 | 253 | 0 | 0 | 78 |  |  | 12 |  | 1
2020-02-19 | A57069 | 1 | 고탄소 | AE1055LS |  | Al 탈산 | B | 15 | 19 | 51800 | 88.98 | C | C | C |  | 1 | 1 |  | 1520 | 1533 | 6500 |  |  | 6500 | 64.02 | 12 | 101532 | 1582 |  | Y | 43 | 39 | [7 empty] | 박안희 | 2 |  |  |  |  | Y |  | 108.55 | 13-10 | 0.06 | 104.27 | A |  | 1582 | 3 | 0.22 | 1544 | 0.86 | 60 | 25 | 287 | 4:47 | 25 | 26 | 65 | 0 |  | 0 |  |  | N2 | 2020-02-19 13:01 | 2020-02-19 13:27 | 26 | 2020-02-19 12:59 | 28 |  |  |  |  | Y |  |  |  | Y | [5 empty] | 0 | 205.81 | [23 empty] | 0 | 0.06 | A | [9 empty] | 0 | 0 | 947 | 19 | 0 | 0 | 0 | 844 | 0 | 733 | 0 | 0 | 0 | 34
2020-02-19 | B57004 | 2 | 중탄소 | SP-AE1541M | 연주종료 | Al 탈산 | T | 22 | 16 | 53050 | 95.28 | C | C | C |  | 1 |  | 1 | 1540 | 1586 | 5600 |  |  | 5600 | 56.63 | 36 | 98892 | 1646 |  | Y | 50 | 29 | [7 empty] | 고승만 | 2 |  |  |  |  | Y |  | 102.85 | 13-5 | 182.09 | 0 | A |  | 1610 | 2 | 0.4 | 1564 | 1.24 | 71 | 31 | 307 | 5:07 | 15 | 15 | 0 | 0 |  | 0 | 8 |  | N2 | 2020-02-19 13:20 |  | 42 | 2020-02-19 13:12 | 50 |  |  |  |  | Y | [5 empty] | Y |  |  |  | 2.94 | 0 | [23 empty] | 0.17 | 0 | A | [9 empty] | 0 | 0 | 664 | 0 | 0 | 209 | 0 | 1055 | 0 | 252 | 0 | 0 | 0 | 37 |  |  | 5
2020-02-19 | C54531 | 3 | 중탄소 | SP-AE1541M | 연주종료 | Al 탈산 | T | 18 | 81 | 47750 | 139.7 | C | C | A |  | 1 |  | 1 | 1535 | 1566 | 8200 |  |  | 8200 | 85.29 | 35 | 96145 | 1614 |  | Y | 87 | 47 | [8 empty] | 2 |  |  |  |  | Y |  | 95.55 | 11-4 | 347.32 | 0 | A |  | 1612 | 2 | 0.39 | 1562 | 1.25 | 69 | 28 | 356 | 5:56 | 15 | 15 | 0 | 0 |  | 0 | 13 |  | N2 | 2020-02-19 14:33 |  | 38 | 2020-02-19 14:19 | 51 |  |  |  |  | Y | [5 empty] | Y |  |  | 5 | 4.17 | 0 | [23 empty] | 0 | 0 | A | [9 empty] | 0 | 0 | 1506 | 0 | 0 | 0 | 0 | 1284 | 0 | 199 | 424 | 0 | 0 | 33 |  |  | 5
2020-02-19 | A57070 | 1 | 고탄소 | AE1055LS |  | Al 탈산 | B | 21 | 8 | 52200 | 79.38 | C | C | C |  | 1 | 1 |  | 1520 | 1544 | 5200 |  |  | 5200 | 61.46 | 10 | 84610 | 1588 |  | Y | 44 | 33 | [7 empty] | 박안희 | 2 |  |  |  |  | Y |  | 101.9 | 13-6 | 0 | 240.02 | A |  | 1588 | 3 | 0.23 | 1551 | 1.06 | 67 | 22 | 286 | 4:46 | 25 | 26 | 66 | 0 |  | 0 |  |  | N2 | 2020-02-19 13:55 | 2020-02-19 14:32 | 37 | 2020-02-19 13:54 | 38 |  |  |  |  | Y |  |  |  | Y | [5 empty] | 0 | 178.09 | [23 empty] | 0 | 3.48 | A | [9 empty] | 62 | 0 | 904 | 14 | 0 | 0 | 0 | 1146 | 0 | 370 | 0 | 0 | 0 | 22
2020-02-19 | A57071 | 1 | 고탄소 | AE1055LS |  | Al 탈산 | B | 29 | 41 | 50100 | 77.83 | C | A | A |  | 1 | 1 |  | 1520 | 1537 | 5900 |  |  | 5900 | 38.74 | 18 | 152298 | 1592 |  | Y | 43 | 39 | [7 empty] | 박안희 | 2 |  | Y |  |  |  |  | 110.25 | 13-7 | 0.06 | 0.96 | A |  | 1592 | 3 | 0.22 | 1584 | 0.23 | 100 | 29 | 300 | 5:00 | 25 | 25 | 67 | 0 |  | 0 |  |  | N2 | 2020-02-19 15:01 | 2020-02-19 15:32 | 31 | 2020-02-19 15:00 | 32 |  |  |  |  | Y |  |  |  | Y | [5 empty] | 0 | 183.33 | [20 empty] | 1.24 |  |  | 4.49 | 4.17 | A |  |  | 7.477 | 27.497 | 53.851 | 0.114 | 7.202 | 1.958 | 1700.39 | 0 | 0 | 1019 | 22 | 0 | 0 | 0 | 543 | 0 | 395 | 0 | 0 | 0 | 72
2020-02-19 | C54532 | 3 | 중탄소 | SP-AE1541M | TUNDISH교체전 | Al 탈산 | T | 38 | 81 | 48000 | 108 | A | A | A |  | 1 |  | 1 | 1535 | 1525 | 8500 |  |  | 8500 | 106.7 | 29 | 79663 | 1640 |  | Y | 59 | 4 | [15 empty] | 95.35 | 11-4 | 277.95 | 0 | A |  | 1635 | 2 | 0.4 | 1561 | 2.39 | 68 | 27 | 473 | 7:53 | 15 | 16 | 0 | 0 |  | 0 |  |  | N2 | 2020-02-19 15:55 |  | 20 | 2020-02-19 15:36 | 38 | [14 empty] | 7.56 | 0 | [23 empty] | 0 | 0 | A | [9 empty] | 0 | 0 | 901 | 0 | 0 | 0 | 0 | 1403 | 0 | 200 | 302 | 0 | 0 | 30 |  |  | 5
2020-02-19 | A57072 | 1 | 고탄소 | SEAH-BQ2 |  | Al 탈산 | B | 1 | 10 | 52200 | 93.72 | A | A | A |  | 1 | 1 |  | 1520 | 1560 | 5100 |  |  | 5100 | 100.46 | 6 | 50766 | 1599 |  | Y | 46 | 32 |  |  | A57069 |  |  |  |  | 정용태 | 3 |  |  | Y | [5 empty] | 0 | 309.11 | A |  | 1599 | 3 | 0.21 | 1546 | 1.1 | 61 | 24 | 302 | 5:02 | 30 | 31 | 68 | 0 |  | 0 |  |  | N2 | 2020-02-19 16:21 | 2020-02-19 16:36 | 15 | 2020-02-19 16:21 | 15 |  |  |  |  | Y |  |  |  | Y | [5 empty] | 0 | 242.7 | [23 empty] | 13.81 | 4.17 | A |  |  | 5.89 | 28.487 | 55.134 | 0.146 | 9.36 | 1.935 | 1811.35 | 0 | 0 | 928 | 30 | 0 | 0 | 0 | 496 | 0 | 645 | 0 | 0 | 0 | 47
2020-02-19 | C54533 | 3 | 중탄소 | STD61 |  | Al 탈산 | I | 6 | 62 | 46200 | 125.65 | A | A | A |  | 1 |  | 1 | 1560 | 1620 | 9200 |  |  | 9200 | 105.75 | 15 | 87000 | 1634 |  | INGOT | 60 | 55 | [7 empty] | 정종훈 | [5 empty] | N | 4 | 100.7 | 12-2 | 491.56 | 0 | A |  | 1623 | 2 | 0.42 | 1537 | 2.21 | 53 |  | 357 | 5:57 | 20 | 20 | 0 | 0 |  | 0 | 27 |  | AR | 2020-02-19 17:18 |  | 15 | 2020-02-19 16:51 | [5 empty] | Y | [5 empty] | N |  |  | 4 | 11.29 | 0 | [18 empty] | 1.3 |  |  |  |  | 0.47 | 0 | B | [9 empty] | 1237 | 5666 | 118 | 0 | 0 | 0 | 0 | 1302 | 0 | 201 | 0 | 0 | 0 | 18
2020-02-19 | B57005 | 2 | 고탄소 | AE5098 |  | Si 탈산 | B | 16 | 2 | 54650 | 96.75 | A | A |  | A | 1 |  | 1 | 1530 | 1557 | 6000 |  |  | 6000 | 59.15 | 18 | 101430 | 1604 | 1101 | Y | 41 | 34 |  |  | B57004 | 05 |  |  |  | 임현진 | 2 |  |  |  |  | Y |  | 103.35 | 13-9 | 293.79 | 0 | A |  | 1583 | 1 | 0.19 | 1523 | 1.28 | 70 | 39 | 312 | 5:12 | 20 | 21 | 0 | 0 |  | 0 | 0 |  | AR | 2020-02-19 17:02 | 2020-02-19 17:24 | 22 | 2020-02-19 16:48 | 35 |  |  |  |  | Y | [8 empty] | 3.5 | 14.12 | 4.78 | 대보수 래들 | [19 empty] | 1.15 |  |  | 0.23 | 0.23 | A | [9 empty] | 1324 | 0 | 479 | 0 | 0 | 190 | 0 | 598 | 0 | 251 | 0 | 0 | 0 | 85 |  |  | 7
2020-02-19 | A57073 | 1 | 고탄소 | SEAH-BQ2 |  | Al 탈산 | B | 15 | 20 | 51800 | 100.97 | A | A | A |  | 1 | 1 |  | 1520 | 1543 | 4900 |  |  | 4900 | 48.26 | 12 | 101532 | 1600 | 362 | Y | 40 | 31 |  |  | A57070 |  |  |  |  | 정용태 | 3 |  | Y |  |  |  |  | 106.7 | 13-8 | 0 | 303.48 | A |  | 1600 | 3 | 0.21 | 1541 | 1 | 56 | 20 | 293 | 4:53 | 30 | 31 | 69 | 0 |  | 0 |  |  | N2 | 2020-02-19 17:33 | 2020-02-19 17:41 | 9 | 2020-02-19 17:30 | 11 | [8 empty] | Y | [5 empty] | 0 | 318.14 | [23 empty] | 0.03 | 0 | A |  |  | 4.274 | 30.409 | 54.618 | 0.195 | 12.779 | 1.796 | 1774.41 | 0 | 9 | 820 | 84 | 0 | 0 | 0 | 300 | 0 | 497 | 0 | 0 | 0 | 21
2020-02-19 | B57006 | 2 | 고탄소 | AE5098 |  | Si 탈산 | B | 22 | 17 | 52500 | 106.72 | A | A |  | A | 1 |  | 1 | 1530 | 1547 | 6600 |  |  | 6600 | 66.39 | 18 | 99414 | 1585 |  | Y | 42 | 37 | [7 empty] | 임현진 | 2 |  |  |  |  | Y |  | 107.8 | 13-10 | 315.6 | 0 | A |  | 1568 | 1 | 0.2 | 1503 | 1.14 | 50 | 28 | 347 | 5:47 | 20 | 20 | 0 | 0 | 30 | 0 | 0 |  | AR | 2020-02-19 18:24 | 2020-02-19 18:36 | 12 | 2020-02-19 18:10 | 26 |  |  |  |  | Y | [8 empty] | 3.7 | 13.36 | 4.84 | [20 empty] | 1.15 |  |  | 0.17 | 0.17 | A | [9 empty] | 1311 | 0 | 479 | 0 | 0 | 174 | 0 | 798 | 0 | 251 | 0 | 0 | 0 | 100 |  |  | 7
2020-02-19 | C54534 | 3 | 고탄소 | SM50CM | 연주시작 | Si 탈산 | T | 31 | 68 | 49600 | 118.33 | A | A | A |  | 1 |  | 1 | 1530 | 1551 | 8700 |  |  | 8700 | 95.07 | 33 | 91509 | 1659 |  | Y | 70 | 49 |  |  | C54531 | 05 |  |  |  | 도주용 | 2 |  | N | Y |  | Y | 4 | 96.6 | 11-7 | 303.79 | 0 | A |  | 1637 | 2 | 0.42 | 1568 | 3.14 | 82 | 32 | 348 | 5:48 | 13 | 13 | 0 | 0 |  | 0 |  |  | AR | 2020-02-19 18:38 |  | 14 | 2020-02-19 18:11 | 41 |  |  |  |  | Y | [5 empty] | N |  |  | 5 | 13.16 | 0 | [23 empty] | 0.47 | 0 | A |  |  | 17.941 | 17.335 | 54.326 | 0.387 | 3.028 | 3.133 | 1750.89 | 114 | 0 | 911 | 0 | 0 | 0 | 0 | 601 | 0 | 0 | 0 | 0 | 0 | 58 |  |  | 12 |  | 1
2020-02-19 | A57074 | 1 | 고탄소 | SEAH-BQ2 |  | Al 탈산 | B | 21 | 9 | 51400 | 108.57 | A | A | A |  | 1 | 1 |  | 1520 | 1548 | 5400 |  |  | 5400 | 63.82 | 10 | 84610 | 1593 |  | Y | 42 | 35 |  |  | A57071 |  |  |  |  | 정용태 | 3 |  | N | Y |  |  |  | 102.7 | 13-6 | 0 | 257.03 | A |  | 1593 | 3 | 0.25 | 1530 | 0.97 | 45 | 13 | 302 | 5:02 | 30 | 31 | 70 | 0 |  | 0 |  |  | N2 | 2020-02-19 18:47 | 2020-02-19 18:56 | 9 | 2020-02-19 18:44 | 11 |  |  |  |  | Y |  |  |  | Y | [5 empty] | 0 | 356.22 | [23 empty] | 0.12 | 0 | A |  |  | 4.155 | 30.338 | 54.757 | 0.129 | 13.178 | 1.804 | 1774.41 | 0 | 0 | 919 | 16 | 0 | 0 | 0 | 400 | 0 | 993 | 98 | 0 | 0 | 60
2020-02-19 | B57007 | 2 | 고탄소 | AE5098 |  | Si 탈산 | B | 32 | 27 | 51000 | 96.98 | A | A |  | A | 1 |  | 1 | 1530 | 1525 | 7000 |  |  | 7000 | 70.41 | 18 | 99414 | 1597 |  | Y | 45 | 36 | [7 empty] | 임현진 | 2 |  |  |  |  | N |  | 102.4 | 13-2 | 321.66 | 0 | A |  | 1580 | 1 | 0.19 | 1509 | 1.51 | 56 | 28 | 282 | 4:42 | 20 | 20 | 0 | 0 |  | 0 | 0 |  | AR | 2020-02-19 19:22 | 2020-02-19 19:43 | 21 | 2020-02-19 19:07 | 36 |  |  |  |  | Y | [8 empty] | 4.5 | 9.99 | 4.4 | [20 empty] | 1.2 |  |  | 0.26 | 0.26 | A | [9 empty] | 1270 | 0 | 462 | 0 | 0 | 189 | 0 | 604 | 0 | 253 | 0 | 0 | 0 | 66
2020-02-19 | A57075 | 1 | 고탄소 | SEAH-BQ2 |  | Al 탈산 | B | 10 | 65 | 46600 | 91.9 | A | A | A |  | 1 | 1 |  | 1520 | 1569 | 4600 |  |  | 4600 | 45.31 | 12 | 101532 | 1601 |  | Y | 43 | 36 |  |  | A57072 |  |  |  |  | 정용태 | 2 |  |  | Y |  |  |  | 107.95 | 12-9 | 0 | 344.43 | A |  | 0 | 3 | 0.25 | 1558 | -35.41 | 73 | 33 | 306 | 5:06 | 30 | 31 | 71 | 0 |  | 0 |  |  | N2 | 2020-02-19 19:38 | 2020-02-19 19:59 | 21 | 2020-02-19 19:37 | 22 |  |  |  |  | Y |  |  |  | Y | [5 empty] | 0 | 203.89 | [23 empty] | 1.03 | 0 | A |  |  | 5.511 | 30.418 | 49.98 | 0.151 | 9.069 | 1.643 | 1446.9 | 0 | 0 | 858 | 20 | 0 | 0 | 0 | 497 | 0 | 695 | 95 | 0 | 0 | 36
2020-02-19 | C54535 | 3 | 고탄소 | SM50CM | 연주종료 | Si 탈산 | T | 18 | 82 | 47650 | 103.28 | A | A | A |  | 1 |  | 1 | 1530 | 1550 | 7500 |  |  | 7500 | 83.57 | 33 | 89750 | 1645 |  | Y | 60 | 48 |  |  | C54532 | 05 |  |  |  | 도주용 | 2 |  | Y |  |  | Y | 4 | 101.3 | 11-9 | 334.2 | 0 | A |  | 1618 | 2 | 0.41 | 1570 | 1.26 | 84 | 46 | 388 | 6:28 | 13 | 13 | 0 | 0 |  | 0 | 5 |  | AR | 2020-02-19 19:53 |  | 5 | 2020-02-19 19:47 | 10 |  |  |  |  | Y | [5 empty] | N |  |  | 5 | 11.93 | 0 | B/T용강쫒김으로 342분석 미확인이동 | [22 empty] | 0.02 | 0 | A |  |  | 23.111 | 13.156 | 53.752 | 0.176 | 2.325 | 4.085 | 1916.28 | 174 | 0 | 885 | 0 | 0 | 0 | 0 | 1609 | 0 | 0 | 0 | 0 | 0 | 12 |  |  | 7
2020-02-19 | B57008 | 2 | 고탄소 | AE5098 |  | Si 탈산 | B | 19 | 55 | 47700 | 98.1 | A | A |  | A | 1 |  | 1 | 1530 | 1544 | 7000 |  |  | 7000 | 70.41 | 18 | 99414 | 1587 |  | Y | 45 | 34 | [7 empty] | 임현진 | 2 |  |  |  |  | Y |  | 104.3 | 12-7 | 307.65 | 0 | A |  | 1581 | 1 |  | 1510 | 0 | 57 | 32 | 300 | 5:00 | 20 | 23 | 0 | 0 |  | 0 | 0 |  | AR | 2020-02-19 20:37 | 2020-02-19 20:49 | 12 | 2020-02-19 20:26 | 23 |  |  |  |  | Y | [9 empty] | 15.75 | 4.67 | 정상 진공 됨 | [19 empty] | 0.92 |  |  | 0.13 | 0.13 | A | [9 empty] | 1344 | 0 | 441 | 0 | 0 | 177 | 0 | 1199 | 0 | 457 | 201 | 0 | 0 | 103 |  |  | 8
2020-02-19 | A57076 | 1 | 고탄소 | SEAH-BQ2 |  | Al 탈산 | B | 29 | 42 | 48900 | 101.73 | A | A | A |  | 1 | 1 |  | 1520 | 1548 | 6500 |  |  | 6500 | 64.02 | 12 | 101532 | 1594 |  | Y | 46 | 40 |  |  | A57073 |  |  |  |  | 정용태 | 3 |  |  | Y |  |  |  | 107.55 | 13-4 | 0 | 321.48 | A |  | 1594 | 3 | 0.25 | 1556 | 0.69 | 71 | 31 | 308 | 5:08 | 30 | 31 | 72 | 0 |  | 0 |  |  | N2 | 2020-02-19 20:51 | 2020-02-19 21:06 | 15 | 2020-02-19 20:50 | 17 |  |  |  |  | Y |  |  |  | Y | [5 empty] | 0 | 300.97 | [23 empty] | 2.48 | 0 | A |  |  | 4.578 | 30.816 | 49.89 | 0.151 | 10.898 | 1.619 | 1463.76 | 0 | 0 | 900 | 0 | 0 | 0 | 0 | 403 | 0 | 697 | 0 | 0 | 0 | 23
2020-02-19 | C54536 | 3 | 고탄소 | SM50CM | 연주종료 | Si 탈산 | T | 6 | 63 | 46000 | 85.43 | A | A | A |  | 1 |  | 1 | 1530 | 1533 | 6300 |  |  | 6300 | 64.29 | 36 | 97992 | 1621 |  | Y | 48 | 34 | [7 empty] | 정종훈 | 2 |  |  |  |  | Y |  | 100.2 | 12-2 | 276.44 | 0 | A |  | 1605 | 2 | 0.42 | 1555 | 1.92 | 69 | 39 | 372 | 6:12 | 13 | 13 | 0 | 0 |  | 0 |  |  | AR | 2020-02-19 20:53 |  | 13 | 2020-02-19 20:41 | 25 |  |  |  |  | Y | [5 empty] | N |  |  | 4.5 | 10.86 | 0 | [23 empty] | 0 | 0 | A | [9 empty] | 0 | 0 | 819 | 0 | 0 | 0 | 0 | 589 | 0 | 0 | 0 | 0 | 0 | 25 |  |  | 6
2020-02-19 | B57009 | 2 | 고탄소 | AE5098 |  | Si 탈산 | B | 16 | 3 | 53500 | 94.08 | A | A |  | A | 1 |  | 1 | 1530 | 1565 | 5900 |  |  | 5900 | 59.35 | 18 | 99414 | 1605 |  | Y | 41 | 32 | [7 empty] | 임현진 | 2 |  |  |  |  | Y |  |  |  | 269.96 | 0 | A |  | 1585 | 1 |  | 1521 | 0 | 68 | 38 | 180 | 3:00 | 20 | 21 | 0 | 0 |  | 0 | 0 |  | AR | 2020-02-19 21:38 | 2020-02-19 21:54 | 17 | 2020-02-19 21:22 | 32 |  |  |  |  | Y | [8 empty] | 5 | 14.23 | 4.23 | 정상진공됨 | [19 empty] | 0.77 |  |  | 0.2 | 0.2 | A | [9 empty] | 1330 | 0 | 473 | 0 | 0 | 183 | 0 | 598 | 0 | 254 | 0 | 0 | 0 | 75
2020-02-19 | A57077 | 1 | 고탄소 | SEAH-BQ2 |  | Al 탈산 | B | 15 | 21 | 52000 | 93.35 | A | A | A |  | 1 | 1 |  | 1520 | 1541 | 6200 |  |  | 6200 | 61.06 | 12 | 101532 | 1584 |  | Y | 44 | 42 |  |  | A57074 |  |  |  |  | 정용태 | 2 |  | Y |  |  |  |  | 105.8 | 13-7 | 0 | 298.81 | A |  | 1584 | 3 | 0.22 | 1549 | 0.74 | 64 | 27 | 288 | 4:48 | 30 | 31 | 73 | 0 |  | 0 |  |  | N2 | 2020-02-19 21:56 | 2020-02-19 22:11 | 15 | 2020-02-19 21:54 | 17 | [8 empty] | Y | [5 empty] | 0 | 279.12 | [23 empty] | 7.5 | 0 | A |  |  | 5.421 | 30.543 | 49.55 | 0.213 | 9.14 | 1.622 | 1446.9 | 0 | 0 | 892 | 34 | 0 | 0 | 0 | 596 | 0 | 1163 | 97 | 0 | 0 | 20
2020-02-19 | C54537 | 3 | 고탄소 | SM50CM | 연주종료 | Si 탈산 | T | 38 | 82 | 49350 | 87.63 | A | A | B |  | 1 |  | 1 | 1530 | 1561 | 5600 |  |  | 5600 | 56.36 | 36 | 99360 | 1607 |  | Y | 46 | 33 |  |  | C54534 | 05 |  |  |  | 정종훈 | 2 |  | Y |  |  | Y |  | 100.25 | 11-8 | 241.41 | 0 | A |  | 1596 | 2 | 0.44 | 1542 | 1.86 | 56 | 25 | 409 | 6:49 | 13 | 13 | 0 | 0 |  | 0 |  |  | AR | 2020-02-19 22:07 |  | 9 | 2020-02-19 21:54 | 22 |  |  |  |  | Y | [5 empty] | N |  |  |  | 9.64 | 0 | [23 empty] | 0.8 | 0 | A | [9 empty] | 183 | 0 | 880 | 0 | 0 | 0 | 0 | 1144 | 0 | 0 | 0 | 0 | 0 | 22 |  |  | 5 | 0.152
2020-02-19 | B57010 | 2 | 고탄소 | AE5098 |  | Si 탈산 | B | 22 | 18 | 52500 | 90.73 | A | A |  | B | 1 |  | 1 | 1530 | 1545 | 5400 |  |  | 5400 | 53.24 | 18 | 101430 | 1595 |  | Y | 41 | 32 | [7 empty] | 임현진 | 2 |  |  |  |  | Y |  | 106.6 | 13-8 | 239.48 | 0 | A |  | 1579 | 1 | 0.19 | 1522 | 1.31 | 69 | 40 | 252 | 4:12 | 20 | 20 | 0 | 0 |  | 0 | 0 |  | AR | 2020-02-19 22:39 | 2020-02-19 22:58 | 18 | 2020-02-19 22:32 | 26 |  |  |  |  | Y | [8 empty] | 3.4 | 12.01 | 0 | [20 empty] | 0.88 |  |  | 0.03 | 0.03 | A | [9 empty] | 1209 | 0 | 130 | 0 | 0 | 176 | 0 | 605 | 0 | 254 | 0 | 0 | 0 | 25 |  |  | 5
2020-02-19 | A57078 | 1 | 고탄소 | SEAH-BQ2 |  | Al 탈산 | B | 21 | 10 | 51600 | 90.98 | A | B | B |  | 1 | 1 |  | 1520 | 1544 | 5200 |  |  | 5200 | 51.22 | 12 | 101532 | 1592 |  | Y | 42 | 34 |  |  | A57075 |  |  |  |  | 정용태 | 2 |  | Y |  |  |  |  | 103.8 | 13-7 | 0 | 220.94 | A |  | 1592 | 3 | 0.21 | 1543 | 1.02 | 58 | 24 | 266 | 4:26 | 30 | 31 | 74 | 0 |  | 0 |  |  | N2 | 2020-02-19 22:56 | 2020-02-19 23:18 | 22 | 2020-02-19 22:55 | 23 |  |  |  |  | Y |  |  |  | Y | [5 empty] | 0 | 284.08 | [23 empty] | 16.73 | 0 | A |  |  | 5.885 | 31.889 | 48.99 | 0.127 | 8.325 | 1.536 | 1413.11 | 0 | 0 | 854 | 22 | 0 | 0 | 0 | 495 | 0 | 892 | 97 | 0 | 0 | 23
2020-02-19 | C54538 | 3 | 고탄소 | SM50CM | 연주종료 | Si 탈산 | T | 31 | 69 | 49200 | 96.52 | A | B | B |  | 1 |  | 1 | 1530 | 1536 | 7100 |  |  | 7100 | 77.95 | 33 | 91080 | 1600 | 369 | N | 47 | 44 |  |  | C54535 | 05 |  |  |  | 도주용 | 2 |  | Y |  |  | Y | 4 | 97.75 | 11-8 | 347.41 | 0 | A |  | 1589 | 2 | 0.42 | 1545 | 1.13 | 59 | 24 | 340 | 5:40 | 13 | 13 | 0 | 0 |  | 0 | 10 |  | AR | 2020-02-19 23:16 |  | 22 | 2020-02-19 23:05 | 33 |  |  |  |  | Y | [5 empty] | N |  |  |  | 8.53 | 0 | [23 empty] | 0.8 | 0 | A | [9 empty] | 107 | 0 | 767 | 31 | 0 | 0 | 0 | 749 | 0 | 0 | 0 | 0 | 0 | 0 |  |  | 5
2020-02-19 | B57011 | 2 | 고탄소 | AE5098 |  | Si 탈산 | B | 32 | 28 | 52200 | 94.82 | B | B |  | B | 1 |  | 1 | 1530 | 1564 | 5800 |  |  | 5800 | 58.34 | 18 | 99414 | 1584 |  | Y | 42 | 37 | [7 empty] | 임승우 | 2 |  |  |  |  | Y |  | 103.8 | 13-3 | 250.73 | 0 | A |  | 1570 | 1 | 0.18 | 1515 | 1.25 | 62 | 33 | 248 | 4:08 | 20 | 21 | 0 | 0 | 30 | 0 | 0 |  | AR | 2020-02-20 00:01 | 2020-02-20 00:06 | 5 | 2020-02-19 23:47 | 19 |  |  |  |  | Y | [8 empty] | 4.3 | 11.69 | 0 | [20 empty] | 0.82 |  |  | 0.16 | 0.16 | A | [9 empty] | 1370 | 0 | 283 | 0 | 0 | 165 | 0 | 804 | 0 | 254 | 0 | 0 | 0 | 0
2020-02-19 | A57079 | 1 | 고탄소 | SEAH-BQ2 |  | Al 탈산 | B | 1 | 11 | 52000 | 98.17 | B | B | B |  | 1 | 1 |  | 1520 | 1539 | 5500 |  |  | 5500 | 54.17 | 12 | 101532 | 1590 |  | Y | 43 | 37 | [7 empty] | 이호남 | 2 |  | Y |  |  |  |  | 105.45 | 13-9 | 0.03 | 358.8 | A |  | 1590 | 3 | 0.25 | 1548 | 0.78 | 63 | 26 | 276 | 4:36 | 30 | 31 | 75 | 0 |  | 0 |  |  | N2 | 2020-02-20 00:12 | 2020-02-20 00:23 | 10 | 2020-02-20 00:11 | 11 |  |  |  |  | Y |  |  |  | Y | [5 empty] | 0 | 341.28 | [23 empty] | 24.1 | 0 | A |  |  | 4.883 | 33.773 | 49.362 | 0.425 | 10.108 | 1.461 | 1391.47 | 0 | 0 | 901 | 19 | 0 | 0 | 0 | 299 | 0 | 851 | 0 | 0 | 0 | 37
2020-02-19 | C54539 | 3 | 고탄소 | SM50CM | 연주종료 | Si 탈산 | T | 18 | 83 | 48150 | 99.9 | B | B | B |  | 1 |  | 1 | 1530 | 1538 | 6900 |  |  | 6900 | 69.44 | 36 | 99360 | 1615 |  | Y | 56 | 24 |  |  | C54536 | 05 |  |  |  | 박재승 | 3 |  |  | Y |  | Y |  | 107.3 | 12-5 | 292.69 | 0 | A |  | 1604 | 2 | 0.41 | 1550 | 1.64 | 64 | 33 | 419 | 6:59 | 13 | 15 | 0 | 0 |  | 0 | 10 |  | AR | 2020-02-20 00:26 |  | 16 | 2020-02-20 00:14 | 27 |  |  |  |  | Y | [5 empty] | N |  |  |  | 9.87 | 0 | [23 empty] | 0.8 | 0 | A | [9 empty] | 142 | 31 | 823 | 31 | 0 | 0 | 0 | 702 | 0 | 0 | 0 | 0 | 0 | 0 |  |  | 5 | 0.1545
2020-02-19 | B57012 | 2 | 고탄소 | AE5098 |  | Si 탈산 | B | 19 | 56 | 49400 | 85.82 | B | B |  | B | 1 |  | 1 | 1530 | 1534 | 6200 |  |  | 6200 | 62.37 | 18 | 99414 | 1585 |  | Y | 40 | 35 | [7 empty] | 임승우 | 2 |  |  |  |  | Y |  | 108.1 | 13-1 | 87.03 | 0 | A |  | 1568 | 1 | 0.17 | 1513 | 1.3 | 60 | 30 | 244 | 4:04 | 20 | 21 | 0 | 0 |  | 0 | 0 |  | AR | 2020-02-20 01:00 | 2020-02-20 01:20 | 20 | 2020-02-20 00:51 | 29 |  |  |  |  | Y | [8 empty] | 4 | 12.94 | 0 | [20 empty] | 1.02 |  |  | 0.03 | 0.03 | A | [9 empty] | 1315 | 0 | 209 | 0 | 0 | 169 | 0 | 739 | 0 | 0 | 0 | 0 | 0 | 110
2020-02-19 | A57080 | 1 | 고탄소 | SEAH-BQ2 |  | Al 탈산 | B | 29 | 43 | 49200 | 94.1 | B | B | B |  | 1 | 1 |  | 1520 | 1556 | 4800 |  |  | 4800 | 47.28 | 12 | 101532 | 1595 |  | Y | 41 | 36 | 교반가스 잘 안나옴 | [6 empty] | 이호남 | 2 |  | Y |  |  |  |  | 109.6 | 13-5 | 0.16 | 18.87 | A |  | 1595 | 3 | 0.21 | 1595 | 0 | 110 | 27 | 279 | 4:39 | 30 | 31 | 76 | 0 |  | 0 |  |  | N2 | 2020-02-20 01:14 | 2020-02-20 01:25 | 11 | 2020-02-20 01:13 | 12 |  |  |  |  | Y |  |  |  | Y | [5 empty] | 0 | 325.43 | [23 empty] | 34.05 | 0 | A |  |  | 4.7 | 32.985 | 47.429 | 0.163 | 10.091 | 1.438 | 1391.47 | 0 | 0 | 871 | 52 | 0 | 0 | 0 | 98 | 0 | 897 | 0 | 0 | 0 | 0
2020-02-19 | C54540 | 3 | 고탄소 | SM50CM | 연주종료 | Si 탈산 | T | 10 | 66 | 47800 | 89.28 | B | B | B |  | 1 |  | 1 | 1530 | 1551 | 6500 |  |  | 6500 | 49.06 | 48 | 132480 | 1609 |  | N | 51 | 36 |  |  | C54537 | 05 |  |  |  | 박재승 | 3 |  | N | N |  | Y |  | 107.85 | 12-9 | 255 | 0 | A |  | 1601 | 2 | 0.44 | 1542 | 2.03 | 56 | 20 | 451 | 7:31 | 13 | 16 | 0 | 0 |  | 0 | 10 |  | AR | 2020-02-20 01:30 |  | 26 | 2020-02-20 01:20 | 36 |  |  |  |  | Y | [5 empty] | N |  |  |  | 10.84 | 0 | [23 empty] | 0.8 | 0 | A | [9 empty] | 171 | 0 | 906 | 0 | 0 | 0 | 0 | 735 | 0 | 0 | 0 | 0 | 0 | 0 |  |  | 5
2020-02-19 | B57013 | 2 | 고탄소 | AE5098 |  | Si 탈산 | B | 16 | 4 | 53500 | 97.52 | B | B |  | B | 1 |  | 1 | 1530 | 1554 | 6100 |  |  | 6100 | 61.36 | 18 | 99414 | 1586 |  | Y | 41 | 35 | [7 empty] | 임승우 | 2 |  |  |  |  | Y |  |  |  | 203.99 | 0 | A |  | 1570 | 1 | 0.21 | 1502 | 1.5 | 49 | 20 | 320 | 5:20 | 20 | 21 | 0 | 0 | 55 | 0 | 0 |  | AR | 2020-02-20 02:20 | 2020-02-20 02:40 | 20 | 2020-02-20 02:01 | 39 |  |  |  |  | Y | [8 empty] | 3.5 | 15.76 | 0 | [20 empty] | 0.8 |  |  | 0.02 | 0.02 | A | [9 empty] | 1284 | 0 | 239 | 0 | 0 | 164 | 0 | 1347 | 0 | 302 | 0 | 0 | 0 | 35
2020-02-19 | A57081 | 1 | 고탄소 | SEAH-BQ2 |  | Al 탈산 | B | 15 | 22 | 51600 | 86.35 | B | B | B |  | 1 | 1 |  | 1520 | 1566 | 4600 |  |  | 4600 | 54.37 | 10 | 84610 | 1593 |  | Y | 41 | 33 | 교반가스 잘 안나옴 | [6 empty] | 이호남 | 2 |  | Y |  |  |  |  | 108.3 | 13-9 | 0 | 26.21 | A |  | 1593 | 3 | 0.21 | 1555 | 0.86 | 70 | 31 | 274 | 4:34 | 30 | 31 | 77 | 0 |  | 0 |  |  | N2 | 2020-02-20 02:13 | 2020-02-20 02:31 | 19 | 2020-02-20 02:11 | 20 |  |  |  |  | Y |  |  |  | Y | [5 empty] | 0 | 273.75 | [23 empty] | 42.28 | 0 | A |  |  | 3.939 | 36.793 | 47.184 | 0.106 | 11.978 | 1.282 | 1370.57 | 0 | 0 | 856 | 21 | 0 | 0 | 0 | 195 | 0 | 993 | 0 | 0 | 0 | 14
2020-02-19 | C54541 | 3 | 고탄소 | SM50CM4 | 연주종료 | Al 탈산 | T | 38 | 83 | 48050 | 89.35 | B | B | B |  | 1 |  | 1 | 1530 | 1558 | 5800 |  |  | 5800 | 87.97 | 24 | 65928 | 1606 |  | Y | 43 | 36 |  |  | C54538 | 05 |  |  |  | 박재승 | 3 |  | Y |  |  | Y |  | 101.95 | 11-10 | 234.43 | 0 | A |  | 1596 | 2 | 0.46 | 1553 | 1.34 | 67 | 29 | 394 | 6:34 | 10 | 13 | 0 | 0 |  | 0 | 10 |  | AR | 2020-02-20 02:33 |  | 32 | 2020-02-20 02:19 | 47 |  |  |  |  | Y | [5 empty] | N |  |  |  | 10.86 | 0 | [23 empty] | 0.8 | 0 | A | [9 empty] | 134 | 0 | 821 | 0 | 0 | 0 | 0 | 749 | 0 | 0 | 0 | 0 | 0 | 0 |  |  | 5
2020-02-19 | B57014 | 2 | 고탄소 | AE5098 |  | Si 탈산 | B | 22 | 19 | 53000 | 93.63 | B | B |  | B | 1 |  | 1 | 1530 | 1535 | 6600 |  |  | 6600 | 66.39 | 18 | 99414 | 1597 |  | Y | 41 | 38 | [7 empty] | 임승우 | 2 |  |  |  |  | Y |  |  |  | 251.32 | 0 | A |  | 1575 | 1 | 0.17 | 1519 | 1.18 | 66 | 29 | 281 | 4:41 | 20 | 21 | 0 | 0 |  | 0 | 0 |  | AR | 2020-02-20 03:21 | 2020-02-20 03:53 | 33 | 2020-02-20 03:13 | 41 |  |  |  |  | Y | [8 empty] | 4 | 11.86 | 0 | [20 empty] | 0.95 |  |  | 0.03 | 0.03 | A | [9 empty] | 1298 | 0 | 253 | 0 | 0 | 189 | 0 | 753 | 0 | 0 | 0 | 0 | 0 | 51
2020-02-19 | A57082 | 1 | 고탄소 | AE1055LS |  | Al 탈산 | B | 21 | 11 | 52200 | 86.65 | B | B | B |  | 1 | 1 |  | 1520 | 1557 | 5200 |  |  | 5200 | 34.14 | 18 | 152298 | 1594 |  | Y | 42 | 34 | [7 empty] | 이호남 | 2 |  | Y |  |  |  |  | 105.8 | 13-9 | 0 | 228.16 | A |  | 1594 | 3 | 0.23 | 1552 | 0.95 | 68 | 29 | 280 | 4:40 | 25 | 26 | 78 | 0 |  | 0 |  |  | N2 | 2020-02-20 03:16 | 2020-02-20 03:37 | 21 | 2020-02-20 03:15 | 22 | [8 empty] | Y | [5 empty] | 0 | 278.09 | [23 empty] | 47.65 | 0 | B | [9 empty] | 0 | 0 | 746 | 20 | 0 | 0 | 0 | 950 | 0 | 648 | 0 | 0 | 0 | 51
2020-02-19 | C54542 | 3 | 고탄소 | SM50CM4 | TUNDISH교체전 | Al 탈산 | T | 31 | 70 | 49300 | 73.48 | B | B | B |  | 1 |  | 1 | 1530 | 1553 | 5600 |  |  | 5600 | 59.96 | 34 | 93398 | 1583 | 352 | N | 44 | 28 |  |  | C54542 | 05 |  |  |  | 박재승 | 3 |  | Y |  |  | Y |  | 101.25 | 12-1 | 79.4 | 0 | A |  | 1613 | 2 | 0.45 | 1554 | 3.11 | 68 | 25 | 302 | 5:02 | 10 | 14 | 0 | 0 |  | 0 | 10 |  | AR | 2020-02-20 03:22 |  | 54 | 2020-02-20 03:11 | 65 |  |  |  |  | Y | [5 empty] | N |  |  |  | 10.49 | 0 | [23 empty] | 0.8 | 0 | A | [9 empty] | 108 | 0 | 888 | 0 | 0 | 0 | 0 | 551 | 0 | 0 | 0 | 0 | 0 | 0 |  |  | 5
2020-02-19 | A57083 | 1 | 고탄소 | P-AE1055LS |  | Al 탈산 | B | 1 | 12 | 52600 | 86.73 | B | B | B |  | 1 | 1 |  | 1520 | 1547 | 5500 |  |  | 5500 | 108.34 | 6 | 50766 | 1574 |  | Y | 45 | 35 | [7 empty] | 이호남 | 2 |  |  | Y |  |  |  | 105.9 | 13-9 | 0 | 265.57 | A |  | 1581 | 3 | 0.22 | 1542 | 0.95 | 57 | 20 | 273 | 4:33 | 25 | 26 | 79 | 0 |  | 0 |  |  | N2 | 2020-02-20 04:14 | 2020-02-20 04:38 | 24 | 2020-02-20 04:13 | 25 |  |  |  |  | Y |  |  |  | Y | [5 empty] | 0 | 257.15 | [23 empty] | 53.69 | 0 | A |  |  | 4.719 | 30.685 | 54.719 | 0.073 | 11.595 | 1.783 | 1774.41 | 54 | 0 | 920 | 21 | 0 | 0 | 0 | 994 | 0 | 789 | 0 | 0 | 0 | 28 |  |  |  | 0
2020-02-19 | B57015 | 2 | 고탄소 | AE5098 |  | Si 탈산 | B | 32 | 29 | 52200 | 100.42 | B | B |  | B | 1 |  | 1 | 1530 | 1556 | 7600 |  |  | 7600 | 80.94 | 17 | 93891 | 1585 |  | Y | 51 | 42 |  |  | C54540 | 05 |  |  |  | 임승우 | 2 |  |  |  |  | Y |  |  |  | 277.42 | 0 | A |  | 1573 | 1 | 0.14 | 1515 | 1.34 | 62 | 26 | 298 | 4:58 | 20 | 21 | 0 | 0 |  | 0 | 0 |  | AR | 2020-02-20 04:35 | 2020-02-20 05:07 | 32 | 2020-02-20 04:25 | 43 |  |  |  |  | Y | [8 empty] | 3.3 | 9.99 | 0 | [20 empty] | 1.17 |  |  | 0.03 | 0.03 | A | [9 empty] | 1367 | 0 | 326 | 0 | 0 | 165 | 0 | 1356 | 0 | 557 | 0 | 0 | 0 | 121
2020-02-19 | A57084 | 1 | 고탄소 | P-AE1055LS |  | Al 탈산 | B | 29 | 44 | 48900 | 92.83 | B | B | B |  | 1 | 1 |  | 1520 | 1546 | 6100 |  |  | 6100 | 65.54 | 11 | 93071 | 1586 |  | Y | 48 | 42 | [7 empty] | 이호남 | 2 |  | Y |  |  |  |  | 107.05 | 13-3 | 0 | 335.27 | A |  | 1590 | 3 | 0.22 | 1549 | 0.93 | 64 | 25 | 269 | 4:29 | 25 | 26 | 80 | 0 |  | 0 |  |  | N2 | 2020-02-20 05:21 | 2020-02-20 05:41 | 20 | 2020-02-20 05:20 | 21 |  |  |  |  | Y |  |  |  | Y | [5 empty] | 0 | 278.21 | [23 empty] | 60.37 | 0 | A |  |  | 4.399 | 30.88 | 54.448 | 0.199 | 12.377 | 1.763 | 1774.41 | 68 | 0 | 906 | 20 | 0 | 0 | 0 | 1114 | 0 | 656 | 0 | 0 | 0 | 38 |  |  |  | 0
2020-02-19 | B57016 | 2 | 고탄소 | AE5098 |  | Si 탈산 | B | 19 | 57 | 49300 | 109.43 | B | B |  | B | 1 |  | 1 | 1530 | 1215 | 7800 |  |  | 7800 | 78.46 | 18 | 99414 | 1607 |  | Y | 49 | 41 | [7 empty] | 임승우 | 2 | [8 empty] | 331.91 | 0 | A |  | 1590 | 1 | 0.16 | 1525 | 0 | 72 | 39 | 330 | 5:30 | 20 | 24 | 0 | 0 |  | 0 | 0 |  | AR | 2020-02-20 05:57 | 2020-02-20 06:18 | 21 | 2020-02-20 05:44 | 34 |  |  |  |  | Y | [8 empty] | 4.2 | 15.34 | 0 | [20 empty] | 0.91 |  |  | 0.03 | 0.03 | A | [9 empty] | 1324 | 0 | 25 | 0 | 0 | 157 | 0 | 1400 | 0 | 555 | 0 | 0 | 0 | 20 |  |  | 5
2020-02-19 | C54543 | 3 | 중탄소 | KF40CV | 연주시작 | Si 탈산 | T | 18 | 84 | 47900 | 110.12 | B | B | C |  | 1 |  | 1 | 1535 | 1530 | 9500 |  |  | 9500 | 104.8 | 33 | 90651 | 1646 |  | Y | 78 | 52 |  |  | C54541 | 05 |  |  |  | 박재승 | 3 |  |  | Y |  |  |  | 100.85 | 11-9 | 240.77 | 0 | A |  | 1641 | 2 | 0.45 | 1584 | 2.38 | 88 | 27 | 446 | 7:26 | 10 | 10 | 0 | 0 |  | 0 | 9 |  | N2 | 2020-02-20 06:00 |  | 42 | 2020-02-20 05:51 | 51 |  |  |  |  | Y | [5 empty] | N |  |  |  | 9.42 | 0 | [23 empty] | 0.8 | 0 | A | [9 empty] | 0 | 0 | 338 | 0 | 0 | 0 | 0 | 702 | 0 | 0 | 0 | 0 | 0 | 0 |  |  | 9 |  | 1
2020-02-19 | A57085 | 1 | 고탄소 | P-AE1055LS |  | Al 탈산 | B | 15 | 23 | 52300 | 88.92 | B | B | C |  | 1 | 1 |  | 1520 | 1537 | 6300 |  |  | 6300 | 62.05 | 12 | 101532 | 1581 | 366 | Y | 50 | 40 | [7 empty] | 이호남 | 2 |  |  | Y |  |  |  | 106.95 | 13-7 | 0.08 | 278.72 | A |  | 1581 | 3 | 0.22 | 1554 | 0.71 | 69 | 29 | 289 | 4:49 | 25 | 26 | 81 | 0 |  | 0 |  |  | N2 | 2020-02-20 06:22 | 2020-02-20 06:45 | 24 | 2020-02-20 06:21 | 24 |  |  |  |  | Y |  |  |  | Y | [5 empty] | 0 | 239.26 | [23 empty] | 62.28 | 0 | A |  |  | 4.914 | 27.813 | 58.351 | 0.197 | 11.874 | 2.097 | 1946.29 | 55 | 0 | 907 | 12 | 0 | 0 | 0 | 1028 | 0 | 591 | 0 | 0 | 0 | 10 |  |  |  | 0
2020-02-19 | B57017 | 2 | 고탄소 | AE5098 |  | Si 탈산 | B | 16 | 5 | 53900 | 110.63 | B | C |  | C | 1 |  | 1 | 1530 | 1555 | 6900 |  |  | 6900 | 68.03 | 18 | 101430 | 1614 |  | Y | 49 | 39 | [7 empty] | 임승우 | 2 |  |  |  |  | N |  | 103.5 | 13-8 | 351.19 | 0 | A |  | 1588 | 1 | 0.15 | 1530 | 1.13 | 77 | 43 | 267 | 4:27 | 20 | 21 | 0 | 0 |  | 0 | 0 |  | AR | 2020-02-20 07:05 | 2020-02-20 07:24 | 20 | 2020-02-20 06:48 | 36 |  |  |  |  | Y | [8 empty] | 4 | 11.23 | 0 | [20 empty] | 1.2 |  |  | 0.13 | 0.13 | A | [9 empty] | 1332 | 0 | 50 | 0 | 0 | 184 | 0 | 702 | 0 | 0 | 0 | 0 | 0 | 0
2020-02-19 | C54544 | 3 | 중탄소 | KF40CV | 연주종료 | Si 탈산 | T | 10 | 67 | 48400 | 91.82 | B | C | C |  | 1 |  | 1 | 1535 | 1545 | 6500 |  |  | 6500 | 65.73 | 36 | 98892 | 1617 |  | Y | 46 | 40 |  |  | C54543 | 05 |  |  |  | 박재승 | 3 |  |  | Y |  | Y |  |  |  | 267.24 | 0 | A |  | 1599 | 2 | 0.44 | 1559 | 1.14 | 63 | 17 | 353 | 5:53 | 10 | 10 | 0 | 0 |  | 0 | 11 |  | N2 | 2020-02-20 07:10 |  | 38 | 2020-02-20 06:59 | 49 |  |  |  |  | Y | [5 empty] | N |  |  |  | 9.18 | 0 | [23 empty] | 0 | 0 | A | [9 empty] | 11 | 0 | 860 | 0 | 0 | 0 | 0 | 399 | 0 | 0 | 0 | 0 | 0 | 9 |  |  | 7
2020-02-20 | A57086 | 1 | 고탄소 | P-AE1055LS |  | Al 탈산 | B | 21 | 12 | 52300 | 84.37 | C | C | C |  | 1 | 1 |  | 1520 | 1538 | 5500 |  |  | 5500 | 54.17 | 12 | 101532 | 1578 |  | Y | 43 | 38 | [7 empty] | 박안희 | 2 |  | Y |  |  |  |  | 111.6 | 14-5 | 0 | 313.28 | A |  | 1578 | 3 | 0.22 | 1547 | 0.76 | 62 | 25 | 289 | 4:49 | 25 | 26 | 82 | 0 |  | 0 |  |  | N2 | 2020-02-20 07:44 | 2020-02-20 07:57 | 13 | 2020-02-20 07:43 | 14 |  |  |  |  | Y |  |  |  | Y | [5 empty] | 0 | 235.51 | [23 empty] | 66.15 | 0 | A |  |  | 3.381 | 31.94 | 54.511 | 0.115 | 16.122 | 1.706 | 1795.21 | 85 | 0 | 987 | 26 | 0 | 0 | 0 | 517 | 0 | 450 | 0 | 0 | 0 | 15 |  |  |  | 0
2020-02-20 | B57018 | 2 | 고탄소 | AE5098 | TUNDISH교체전 | Si 탈산 | B | 22 | 20 | 52700 | 127.32 | C | C |  | C | 1 |  | 1 | 1530 | 1567 | 7200 |  |  | 7200 | 72.1 | 18 | 99862 | 1605 |  | Y | 49 | 44 | [7 empty] | 고승만 | 2 |  |  |  |  | Y |  | 105.3 | 13-6 | 251.87 | 0 | A |  | 1587 | 1 | 0.17 | 1517 | 1.06 | 64 | 33 | 234 | 3:54 | 20 | 20 | 0 | 0 |  | 0 | 0 |  | AR | 2020-02-20 08:36 | 2020-02-20 08:43 | 7 | 2020-02-20 08:25 | 18 |  |  |  |  | N | 시간부족 | [7 empty] | 3.5 | 32.69 | 0 | 진공중 오버플로우되어 알곤호스 소손발생,교체후 재진공함 | [19 empty] | 0.76 | N |  | 0.08 | 0.08 | A | [9 empty] | 1434 | 0 | 45 | 0 | 0 | 149 | 0 | 1106 | 0 | 458 | 152 | 0 | 0 | 36
2020-02-20 | C54545 | 3 | 중탄소 | KF40CV | 연주종료 | Si 탈산 | T | 38 | 84 | 47550 | 89.48 | C | C | C |  | 1 |  | 1 | 1535 | 1530 | 7200 |  |  | 7200 | 72.81 | 36 | 98892 | 1617 | 372 | Y | 48 | 42 | [8 empty] | 2 |  |  |  |  | Y |  | 97 | 11-5 | 285.43 | 0 | A |  | 1613 | 2 | 0.47 | 1562 | 1.59 | 66 | 22 | 410 | 6:50 | 10 | 10 | 0 | 0 |  | 0 | 10 |  | N2 | 2020-02-20 08:13 |  | 40 | 2020-02-20 08:03 | 49 |  |  |  |  | Y | [5 empty] | N |  |  |  | 16.26 | 0 | [23 empty] | 0.01 | 0 | A | [9 empty] | 0 | 0 | 792 | 0 | 0 | 0 | 0 | 579 | 0 | 77 | 0 | 0 | 0 | 21 |  |  | 7
2020-02-20 | A57087 | 1 | 고탄소 | P-AE1055LS |  | Al 탈산 | B | 1 | 13 | 52600 | 92.73 | C | C | C |  | 1 | 1 |  | 1520 | 1540 | 5100 |  |  | 5100 | 50.23 | 12 | 101532 | 1590 |  | Y | 42 | 32 | [7 empty] | 박안희 | 2 |  | Y |  |  |  |  | 100.3 | 13-3 | 0 | 202.18 | A |  | 1590 | 3 | 0.21 | 1538 | 1.04 | 53 | 18 | 1011 | 16:51 | 25 | 26 | 83 | 0 |  | 0 |  |  | N2 | 2020-02-20 08:59 | 2020-02-20 09:10 | 11 | 2020-02-20 08:58 | 12 | [14 empty] | 0 | 203.97 | [23 empty] | 67.55 | 0 | A |  |  | 5.365 | 30.302 | 54.384 | 0.107 | 10.136 | 1.794 | 1646.43 | 66 | 0 | 863 | 0 | 0 | 0 | 0 | 520 | 0 | 446 | 0 | 0 | 0 | 0 |  |  |  | 0
2020-02-20 | B57019 | 2 | 중탄소 | AE8840M2 | TUNDISH교체 | Al 탈산 | B | 32 | 30 | 51800 | 110.62 | C | C |  | C | 1 |  | 1 | 1540 | 1547 | 9800 |  |  | 9800 | 115.5 | 10 | 84850 | 1674 |  | Y | 58 | 47 | [7 empty] | 고승만 | 2 |  |  |  |  | Y |  | 106.3 | 13-5 | 310.55 | 0 | A |  | 1641 | 1 | 0.2 | 1571 | 1.23 | 82 | 36 | 260 | 4:20 | 18 | 21 | 0 | 0 | 40 | 0 | 0 |  | AR | 2020-02-20 09:29 | 2020-02-20 10:11 | 42 | 2020-02-20 09:20 | 51 |  |  |  |  | Y | [8 empty] | 3.6 | 13.45 | 0 | [19 empty] | 2.32 |  |  |  | 0.08 | 0.08 | A | [9 empty] | 1899 | 0 | 65 | 0 | 0 | 242 | 0 | 895 | 0 | 565 | 0 | 0 | 0 | 30 |  |  | 7 |  | 1
2020-02-20 | C54546 | 3 | 중탄소 | KF40CV | TUNDISH교체전 | Si 탈산 | T | 31 | 71 | 49200 | 81.75 | C | C | C |  | 1 |  | 1 | 1535 | 1535 | 7100 |  |  | 7100 | 73.85 | 35 | 96145 | 1628 |  | Y | 43 | 40 | [8 empty] | 2 |  |  |  |  | N |  | 101.15 | 12-1 | 189.97 | 0 | A |  | 1622 | 2 | 0.44 | 1564 | 2 | 68 | 31 | 388 | 6:28 | 10 | 10 | 0 | 0 |  | 0 | 10 |  | N2 | 2020-02-20 09:20 |  | 35 | 2020-02-20 09:10 | 45 |  |  |  |  | Y | [5 empty] | N |  |  |  | 11.99 | 0 | [23 empty] | 0.87 | 0 | A | [9 empty] | 14 | 0 | 828 | 0 | 0 | 0 | 0 | 577 | 0 | 77 | 0 | 0 | 0 | 78 |  |  | 7
2020-02-20 | A57088 | 1 | 고탄소 | P-AE1055LS | TUNDISH교체전 | Al 탈산 | B | 29 | 45 | 49800 | 84.53 | C | C | C |  | 1 | 1 |  | 1520 | 1562 | 4400 |  |  | 4400 | 50.7 | 11 | 86780 | 1589 |  | Y | 41 | 30 | [7 empty] | 박안희 | 2 |  | Y | [6 empty] | 0 | 254.86 | A |  | 1589 | 3 | 0.21 | 1543 | 1.1 | 58 | 17 | 286 | 4:46 | 25 | 26 | 84 | 0 |  | 0 |  |  | N2 | 2020-02-20 09:55 | 2020-02-20 10:20 | 25 | 2020-02-20 09:53 | 27 |  |  |  |  | Y |  |  |  | Y | [5 empty] | 0 | 184.92 | [23 empty] | 0.01 | 0 | A |  |  | 4.604 | 30.402 | 54.846 | 0.091 | 11.912 | 1.804 | 1774.41 | 83 | 0 | 975 | 20 | 0 | 0 | 0 | 296 | 0 | 296 | 0 | 0 | 0 | 8
2020-02-20 | B57020 | 2 | 중탄소 | AE8840M2 |  | Al 탈산 | B | 19 | 58 | 49150 | 115.12 | C | C |  | C | 1 |  | 1 | 1540 | 1574 | 7600 |  |  | 7600 | 75.69 | 13 | 100412 | 1626 |  | Y | 51 | 40 |  |  | C54544 | 05 |  |  |  | 고승만 | 2 |  |  | Y |  | Y |  | 113.55 | 13-6 | 333.56 | 0 | A |  | 1607 | 1 | 0.17 | 1541 | 0.98 | 52 | 23 | 338 | 5:38 | 18 | 19 | 0 | 0 |  | 0 | 0 |  | AR | 2020-02-20 10:48 | 2020-02-20 11:16 | 28 | 2020-02-20 10:29 | 47 |  |  |  |  | Y | [8 empty] | 3.5 | 13.42 | 0 | [20 empty] | 0.93 |  |  | 0.28 | 0.28 | A | [9 empty] | 2142 | 0 | 212 | 0 | 0 | 316 | 0 | 598 | 0 | 250 | 0 | 0 | 0 | 46 |  |  | 5
2020-02-20 | A57089 | 1 | 고탄소 | AE1055LS | TUNDISH교체 | Al 탈산 | B | 15 | 24 | 51900 | 97.43 | C | C | C |  | 1 | 1 |  | 1520 | 1601 | 6200 |  |  | 6200 | 73.28 | 10 | 84610 | 1603 |  | Y | 58 | 37 | [7 empty] | 박안희 | 2 |  |  | Y |  |  |  | 114.4 | 14-5 | 1.18 | 373.57 | A |  | 1603 | 3 | 0.23 | 1582 | 0.53 | 98 | 37 | 287 | 4:47 | 25 | 26 | 85 | 0 |  | 0 |  |  | N2 | 2020-02-20 11:15 | 2020-02-20 11:45 | 30 | 2020-02-20 11:14 | 30 |  |  |  |  | Y |  |  |  | Y | [5 empty] | 0 | 279.03 | [19 empty] | 2.18 |  |  |  | 2.55 | 0 | B | [9 empty] | 0 | 0 | 766 | 20 | 0 | 0 | 0 | 854 | 0 | 691 | 0 | 0 | 0 | 64 |  |  |  |  | 1
2020-02-20 | B57021 | 2 | 중탄소 | AE8840M2 | 연주종료 | Al 탈산 | B | 16 | 6 | 53250 | 100.67 | C | C | C |  | 1 | 1 |  | 1540 | 1524 | 8000 |  |  | 8000 | 70.51 | 15 | 113454 | 1624 | 366 | Y | 49 | 40 | [7 empty] | 고승만 | 2 |  |  | N |  | Y |  |  |  | 272.31 | 0 | A |  | 1600 | 3 | 0.24 | 1566 | 1.31 | 77 | 27 | 219 | 3:39 | 18 | 19 | 86 | 0 |  | 0 |  |  | AR | 2020-02-20 11:43 | 2020-02-20 12:28 | 45 | 2020-02-20 11:42 | 47 |  |  |  |  | Y |  |  |  | Y | [5 empty] | 139.21 | 9.26 | [20 empty] | 0.41 |  |  | 3.06 | 0 | A | [9 empty] | 1813 | 74 | 109 | 14 | 0 | 203 | 0 | 797 | 0 | 254 | 0 | 0 | 0 | 38
2020-02-20 | C54547 | 3 | 저탄소 | SM20CB2 | 연주시작 | Al 탈산 | T | 10 | 68 | 48500 | 97.48 | C | C |  | C | 1 |  | 1 | 1550 | 1621 | 5900 |  |  | 5900 | 71.59 | 30 | 82410 | 1663 |  | Y | 45 | 35 | [8 empty] | 2 |  |  |  |  | Y |  |  |  | 256.23 | 0 | A |  | 1651 | 1 | 0.2 | 1605 | 1.35 | 90 | 27 | 289 | 4:49 | 7 | 8 | 0 | 0 |  | 0 | 0 |  | N2 | 2020-02-20 11:43 |  | 39 | 2020-02-20 11:16 | 65 |  |  |  |  | Y | [8 empty] | 4.5 | 5.17 | 0 | [23 empty] | 0.06 | 0.06 | A | [9 empty] | 0 | 0 | 32 | 0 | 0 | 0 | 0 | 961 | 0 | 201 | 323 | 0 | 0 | 6 |  |  | 12 |  | 1
2020-02-20 | C54548 | 3 | 저탄소 | SM20CB2 | 연주종료 | Al 탈산 | T | 38 | 85 | 47300 | 86.9 | C | C |  | C | 1 |  | 1 | 1550 | 1593 | 5400 |  |  | 5400 | 59.57 | 33 | 90651 | 1628 |  | Y | 35 | 32 | [8 empty] | 2 |  |  |  |  | Y |  |  |  | 224.59 | 0 | A |  | 1616 | 1 | 0.17 | 1583 | 1.06 | 68 | 15 | 264 | 4:24 | 7 | 8 | 0 | 0 |  | 0 | 0 |  | N2 | 2020-02-20 12:34 |  | 51 | 2020-02-20 12:14 | 72 |  |  |  |  | Y | [8 empty] | 6 | 6.22 | 0 | [23 empty] | 0 | 0 | A | [9 empty] | 0 | 0 | 271 | 0 | 0 | 0 | 0 | 638 | 0 | 200 | 0 | 0 | 0 | 0 |  |  | 7
2020-02-20 | B57022 | 2 | 고탄소 | AE1055LS |  | Al 탈산 | B | 22 | 21 | 52600 | 93.65 | C | C | C |  | 1 | 1 |  | 1530 | 1547 | 5700 |  |  | 5700 | 56.14 | 12 | 101532 | 1615 |  | Y | 51 | 30 |  |  | A57087 | 05 |  |  |  | 고승만 | 2 |  |  | Y |  | Y |  | 105.2 | 13-6 | 0.07 | 201.59 | A |  | 1615 | 3 | 0.25 | 1555 | 1.46 | 71 | 35 | 262 | 4:22 | 25 | 26 | 87 | 0 |  | 0 |  |  | N2 | 2020-02-20 12:46 | 2020-02-20 13:05 | 19 | 2020-02-20 12:45 | 20 |  |  |  |  | Y |  |  |  | Y | [5 empty] | 0 | 244.6 | [23 empty] | 4.26 | 0 | B | [9 empty] | 0 | 0 | 640 | 44 | 0 | 226 | 0 | 1200 | 0 | 254 | 0 | 0 | 0 | 0
2020-02-20 | C54549 | 3 | 저탄소 | SM20CB2 | 연주종료 | Al 탈산 | T | 31 | 72 | 49300 | 87.35 | C | C |  | C | 1 |  | 1 | 1550 | 1609 | 6200 |  |  | 6200 | 64.49 | 35 | 96145 | 1648 |  | Y | 43 | 38 | [8 empty] | 2 |  |  |  |  | Y |  | 98.9 | 11-9 | 303.69 | 0 | A |  | 1635 | 1 | 0.31 | 1591 | 1.26 | 76 | 14 | 354 | 5:54 | 7 | 8 | 0 | 0 |  | 0 | 0 |  | N2 | 2020-02-20 13:39 |  | 45 | 2020-02-20 13:24 | 60 |  |  |  |  | Y | [8 empty] | 5 | 5.87 | 0 | [23 empty] | 0.06 | 0.06 | A | [9 empty] | 0 | 0 | 11 | 0 | 0 | 0 | 0 | 627 | 0 | 201 | 110 | 0 | 0 | 5 |  |  | 7
2020-02-20 | B57023 | 2 | 고탄소 | AE1055LS |  | Al 탈산 | B | 32 | 31 | 51500 | 86.58 | C | C | C |  | 1 | 1 |  | 1530 | 1575 | 5200 |  |  | 5200 | 51.22 | 12 | 101532 | 1615 |  | Y | 46 | 34 |  |  | A57088 | 05 |  |  |  | 고승만 | 2 |  | Y | N |  | Y |  | 104.4 | 13-3 | 0.02 | 202.35 | A |  | 1615 | 3 | 0.25 | 1561 | 1.32 | 77 | 38 | 248 | 4:08 | 25 | 26 | 88 | 0 |  | 0 |  |  | N2 | 2020-02-20 13:51 | 2020-02-20 14:11 | 20 | 2020-02-20 13:51 | 20 |  |  |  |  | Y |  |  |  | Y | [5 empty] | 0 | 341.64 | [23 empty] | 5.52 | 0 | A | [9 empty] | 0 | 0 | 772 | 13 | 0 | 173 | 0 | 1099 | 0 | 409 | 0 | 0 | 0 | 22
2020-02-20 | C54550 | 3 | 저탄소 | SM20CB2 | 연주종료 | Al 탈산 | T | 18 | 85 | 46900 | 89.5 | C | A |  | A | 1 |  | 1 | 1550 | 1593 | 8100 |  |  | 8100 | 86.73 | 34 | 93398 | 1648 |  | Y | 55 | 42 | [15 empty] | 104.5 | 12-2 | 251.63 | 0 | A |  | 1638 | 1 | 0.52 | 1590 | 1.56 | 75 | 25 | 330 | 5:30 | 7 | 8 | 0 | 0 |  | 0 | 0 |  | N2 | 2020-02-20 14:49 |  | 35 | 2020-02-20 14:39 | 44 |  |  |  |  | Y | [8 empty] | 4.5 | 7.29 | 0 | [23 empty] | 0.11 | 0.11 | B | [9 empty] | 0 | 0 | 90 | 0 | 0 | 0 | 0 | 804 | 0 | 198 | 0 | 0 | 0 | 31
2020-02-20 | B57024 | 2 | 고탄소 | AE1055LS |  | Al 탈산 | B | 1 | 14 | 54800 | 95.6 | C | A | A |  | 1 | 1 |  | 1530 | 1557 | 5600 |  |  | 5600 | 55.16 | 12 | 101532 | 1624 |  | Y | 42 | 32 |  |  | A57089 | 03 |  |  |  | 고승만 | 2 |  | Y |  |  | N |  | 104.05 | 13-6 | 0.07 | 48.36 | A |  | 1624 | 3 | 0.39 | 1551 | 1.38 | 67 | 32 | 463 | 7:43 | 25 | 26 | 89 | 0 |  | 0 |  |  | N2 | 2020-02-20 15:04 | 2020-02-20 15:15 | 11 | 2020-02-20 15:03 | 12 |  |  |  |  | Y |  |  |  | Y | [5 empty] | 0 | 307.99 | [23 empty] | 6.86 | 0 | A | [9 empty] | 0 | 0 | 726 | 48 | 0 | 247 | 0 | 804 | 0 | 409 | 0 | 0 | 0 | 73
2020-02-20 | A57090 | 1 | 고탄소 | AE1055LS |  | Al 탈산 | B | 29 | 46 | 50800 | 95.23 | A | A | A |  | 1 | 1 |  | 1520 | 1580 | 5000 |  |  | 5000 | 59.09 | 10 | 84610 | 1606 |  | Y | 54 | 31 |  |  | B57022 |  |  |  |  | 정용태 | 2 |  |  | Y | [5 empty] | 0.28 | 132.73 | A |  | 1606 | 3 | 0.21 | 1553 | 1.29 | 69 | 28 | 395 | 6:35 | 25 | 26 | 90 | 0 |  | 0 |  |  | N2 | 2020-02-20 15:46 | 2020-02-20 16:12 | 26 | 2020-02-20 15:45 | 26 |  |  |  |  | Y |  |  |  | Y | [5 empty] | 0 | 275.64 | [23 empty] | 7.93 | 0 | B | [9 empty] | 0 | 0 | 769 | 0 | 0 | 0 | 0 | 693 | 0 | 493 | 147 | 0 | 0 | 48
2020-02-20 | B57025 | 2 | 저탄소 | SM20CB | 연주종료 | Si 탈산 | T | 19 | 59 | 49400 | 80.47 | A | A |  | A | 1 |  | 1 | 1555 | 1545 | 7000 |  |  | 7000 | 72.81 | 35 | 96145 | 1646 |  | Y | 45 | 34 |  |  | C54549 | 05 |  |  |  | 박용우 | 2 |  |  |  |  | Y |  | 103.3 | 12-6 | 241.4 | 0 | A |  | 1642 | 1 | 0.78 | 1577 | 1.5 | 63 | 29 | 267 | 4:27 | 7 | 8 | 0 | 0 |  | 0 | 0 |  | N2 | 2020-02-20 15:51 |  | 36 | 2020-02-20 15:41 | 46 |  |  |  |  | Y | [8 empty] | 4.5 | 8.42 | 0 | [23 empty] | 0.06 | 0.06 | A | [9 empty] | 0 | 0 | 365 | 0 | 0 | 153 | 0 | 1156 | 0 | 508 | 102 | 0 | 0 | 40
2020-02-20 | A57091 | 1 | 고탄소 | AE1055LS |  | Al 탈산 | B | 22 | 22 | 51900 | 96.13 | A | A | A |  | 1 | 1 |  | 1520 | 1540 | 6400 |  |  | 6400 | 75.64 | 10 | 84610 | 1593 |  | Y | 45 | 39 |  |  | B57023 |  |  |  |  | 정용태 | 3 |  |  | Y |  |  |  | 108.75 | 13-10 | 0 | 337.19 | A |  | 1593 | 3 | 0.21 | 1568 | 0.51 | 84 | 40 | 272 | 4:32 | 25 | 27 | 91 | 0 |  | 0 |  |  | N2 | 2020-02-20 16:47 | 2020-02-20 17:11 | 24 | 2020-02-20 16:45 | 27 | [8 empty] | Y | [5 empty] | 0 | 333.34 | [23 empty] | 0.02 | 0 | A | [9 empty] | 0 | 0 | 768 | 41 | 0 | 0 | 0 | 890 | 0 | 891 | 147 | 0 | 0 | 49
2020-02-20 | B57026 | 2 | 저탄소 | SM20CB | 연주종료 | Si 탈산 | T | 15 | 25 | 52650 | 93.27 | A | A | A |  | 1 |  | 1 | 1555 | 1564 | 6600 |  |  | 6600 | 52.23 | 46 | 126362 | 1644 |  | Y | 43 | 37 |  |  | C54550 | 05 |  |  |  | 임현진 | 2 |  |  |  |  | Y |  | 94.15 | 12-3 | 209.51 | 0 | A |  | 1652 | 2 | 0.51 | 1587 | 1.91 | 73 | 26 | 467 | 7:47 | 7 | 12 | 0 | 0 |  | 0 |  |  | N2 | 2020-02-20 17:02 |  | 26 | 2020-02-20 16:46 | 43 | [14 empty] | 3.3 | 0 | [23 empty] | 0.87 | 0 | A | [9 empty] | 0 | 0 | 315 | 0 | 0 | 121 | 0 | 503 | 0 | 201 | 0 | 0 | 0 | 40 |  |  | 5
2020-02-20 | A57092 | 1 | 고탄소 | AE1055LS |  | Al 탈산 | B | 32 | 32 | 51000 | 86.03 | A | A | A |  | 1 | 1 |  | 1520 | 1536 | 5200 |  |  | 5200 | 51.22 | 12 | 101532 | 1598 |  | Y | 42 | 30 |  |  | B57024 |  |  |  |  | 정용태 | 3 |  |  | Y |  |  |  | 106.95 | 13-5 | 0 | 233.85 | A |  | 1598 | 3 | 0.32 | 1560 | 0.9 | 76 | 37 | 304 | 5:04 | 25 | 26 | 92 | 0 |  | 0 |  |  | N2 | 2020-02-20 17:39 | 2020-02-20 18:12 | 33 | 2020-02-20 17:37 | 35 |  |  |  |  | Y |  |  |  | Y | [5 empty] | 0 | 314.97 | [23 empty] | 0 | 0 | A | [9 empty] | 0 | 0 | 828 | 19 | 0 | 0 | 0 | 789 | 0 | 0 | 0 | 0 | 0 | 30
2020-02-20 | B57027 | 2 | 저탄소 | SM20C | 연주종료 | Al 탈산 | T | 16 | 7 | 52950 | 88.23 | A | A | A |  | 1 |  | 1 | 1555 | 1574 | 5400 |  |  | 5400 | 93.61 | 21 | 57687 | 1656 |  | Y | 49 | 31 |  |  | B57024 | 05 |  |  |  | 임현진 | 2 | [8 empty] | 298.27 | 0 | A |  | 1642 | 2 | 0.5 | 1587 | 2.5 | 73 | 25 | 346 | 5:46 | 10 | 11 | 0 | 0 |  | 0 |  |  | N2 | 2020-02-20 17:56 |  | 35 | 2020-02-20 17:38 | 52 | [14 empty] | 3.68 | 0 | [23 empty] | 0.87 | 0 | A | [9 empty] | 0 | 0 | 306 | 0 | 0 | 206 | 0 | 502 | 0 | 205 | 0 | 0 | 0 | 61 |  |  | 5
2020-02-20 | A57093 | 1 | 고탄소 | AE1055LS |  | Al 탈산 | B | 1 | 15 | 52400 | 90.4 | A | A | A |  | 1 | 1 |  | 1520 | 1554 | 4800 |  |  | 4800 | 47.28 | 12 | 101532 | 1600 |  | Y | 41 | 33 |  |  | A57090 |  |  |  |  | 정용태 | 3 |  |  | Y |  |  |  | 105.95 | 13-8 | 0 | 234.13 | A |  | 1600 | 3 | 0.21 | 1549 | 1.02 | 65 | 26 | 278 | 4:38 | 25 | 26 | 93 | 0 |  | 0 |  |  | N2 | 2020-02-20 18:45 | 2020-02-20 19:16 | 32 | 2020-02-20 18:44 | 32 |  |  |  |  | Y |  |  |  | Y | [5 empty] | 0 | 18.28 | [23 empty] | 6.87 | 0 | A | [9 empty] | 45 | 0 | 866 | 0 | 0 | 0 | 0 | 497 | 0 | 297 | 0 | 0 | 0 | 96
2020-02-20 | C54551 | 3 | 저탄소 | SM20C | TUNDISH교체전 | Al 탈산 | T | 10 | 69 | 48400 | 105.55 | A | A | A |  | 1 |  | 1 | 1550 | 1545 | 7400 |  |  | 7400 | 86.9 | 31 | 85157 | 1656 |  | Y | 60 | 43 | [7 empty] | 도주용 | 2 |  | N |  |  | Y | 4 | 94.35 | 11-5 | 286.02 | 0.04 | A |  | 1644 | 2 | 0.47 | 1586 | 1.93 | 72 | 31 | 492 | 8:12 | 10 | 11 | 0 | 0 |  | 0 | 16 |  | N2 | 2020-02-20 19:01 |  | 32 | 2020-02-20 18:44 | 49 |  |  |  |  | Y | [5 empty] | Y |  |  | 5.5 | 5.91 | 0 | [23 empty] | 0 | 0 | A | [9 empty] | 0 | 0 | 0 | 0 | 0 | 0 | 0 | 1097 | 0 | 301 | 299 | 0 | 0 | 14 |  |  | 5
2020-02-20 | B57028 | 2 | 저탄소 | ATA105 | 연주시작 | Al 탈산 | B | 21 | 13 | 53150 | 106.75 | A | A |  | A | 1 |  | 1 | 1555 | 1566 | 8700 |  |  | 8700 | 96.07 | 12 | 90555 | 1695 |  | Y | 52 | 48 | [7 empty] | 임현진 | 2 |  |  |  |  | Y |  | 105.35 | 13-8 | 256.64 | 0 | A |  | 1677 | 1 | 0.17 | 1598 | 1.63 | 88 | 38 | 290 | 4:50 | 15 | 21 | 0 | 0 | 25 | 0 | 0 |  | N2 | 2020-02-20 19:17 | 2020-02-20 19:31 | 14 | 2020-02-20 19:05 | 27 |  |  |  |  | Y | [8 empty] | 5 | 9.97 | 0 | 대기래들 8시간 | [18 empty] | 2.84 | 1.58 |  |  | 0.1 | 0.1 | A | [9 empty] | 0 | 0 | 437 | 0 | 0 | 234 | 0 | 498 | 0 | 202 | 0 | 0 | 0 | 52 |  |  | 8 |  | 1
2020-02-20 | A57094 | 1 | 고탄소 | AE1055LS |  | Al 탈산 | B | 29 | 47 | 49900 | 94.27 | A | A | A |  | 1 | 1 |  | 1520 | 1553 | 5800 |  |  | 5800 | 57.12 | 12 | 101532 | 1598 |  | Y | 44 | 34 |  |  | A57091 |  |  |  |  | 정용태 | 3 |  |  | Y | [5 empty] | 0 | 219.44 | A |  | 1598 | 3 | 0.2 | 1552 | 0.9 | 68 | 29 | 297 | 4:57 | 25 | 26 | 94 | 0 |  | 0 |  |  | N2 | 2020-02-20 19:50 | 2020-02-20 20:20 | 30 | 2020-02-20 19:49 | 31 |  |  |  |  | Y |  |  |  | Y | [5 empty] | 0 | 338.23 | [23 empty] | 17.78 | 0 | A | [9 empty] | 28 | 0 | 797 | 19 | 0 | 0 | 0 | 793 | 0 | 744 | 146 | 0 | 0 | 35
2020-02-20 | C54552 | 3 | 저탄소 | 18CRNIMO7HI |  | Al 탈산 | I | 31 | 73 | 49350 | 148.1 | A | A | A |  | 1 |  | 1 | 1560 | 1573 | 12400 |  |  | 12400 | 124 | 5 | 100000 | 1693 |  | INGOT | 79 | 68 | [7 empty] | 정종훈 | [5 empty] | Y | 4 | 103.75 | 12-3 | 71.4 | 129.79 | A |  | 1681 | 2 | 0.47 | 1592 | 2.07 | 86 |  | 462 | 7:42 | 25 | 25 | 0 | 0 |  | 0 |  |  | N2 | 2020-02-20 21:05 |  | 14 | 2020-02-20 20:38 | [5 empty] | Y | [5 empty] | N |  |  | 4.5 | 0 | 15.7 | [18 empty] | 1 |  |  |  |  | 0 | 0 | A | [9 empty] | 1198 | 1522 | 60 | 638 | 0 | 0 | 0 | 1786 | 0 | 298 | 0 | 0 | 0 | 12
2020-02-20 | B57029 | 2 | 저탄소 | ATA105 |  | Al 탈산 | B | 19 | 60 | 48900 | 88.8 | A | A |  | A | 1 |  | 1 | 1555 | 1567 | 6300 |  |  | 6300 | 64.56 | 12 | 97590 | 1654 |  | Y | 40 | 36 |  |  | B57026 | 05 |  |  |  | 임현진 | 2 |  |  |  |  | Y |  | 106.7 | 12-9 | 216.78 | 0 | A |  | 1641 | 1 | 0.22 | 1581 | 1.34 | 71 | 38 | 205 | 3:25 | 15 | 15 | 0 | 0 |  | 0 | 0 |  | N2 | 2020-02-20 20:06 | 2020-02-20 20:32 | 26 | 2020-02-20 19:55 | 36 |  |  |  |  | Y | [8 empty] | 4.5 | 8.08 | 0 | [23 empty] | 0.08 | 0.08 | A | [9 empty] | 0 | 0 | 463 | 0 | 0 | 201 | 0 | 501 | 0 | 207 | 0 | 0 | 0 | 33
2020-02-20 | A57095 | 1 | 고탄소 | AE1055LS |  | Al 탈산 | B | 35 | 49 | 50700 | 85.37 | A | A | A |  | 1 | 1 |  | 1520 | 1528 | 6500 |  |  | 6500 | 64.02 | 12 | 101532 | 1607 |  | Y | 44 | 37 |  |  | A57092 |  |  |  |  | 정용태 | 3 |  |  | Y |  | Y |  | 105.95 | 12-10 | 0 | 255.82 | A |  | 1607 | 3 | 0.26 | 1559 | 1.17 | 75 | 22 | 300 | 5:00 | 25 | 26 | 95 | 0 |  | 0 |  |  | N2 | 2020-02-20 20:44 | 2020-02-20 21:24 | 39 | 2020-02-20 20:43 | 41 | [8 empty] | Y | [5 empty] | 0 | 303.22 | [23 empty] | 18.79 | 0 | A | [9 empty] | 0 | 0 | 793 | 20 | 0 | 0 | 0 | 596 | 0 | 295 | 0 | 0 | 0 | 53
2020-02-20 | B57030 | 2 | 저탄소 | ATA105 |  | Al 탈산 | B | 15 | 26 | 52450 | 87.05 | A | A |  | A | 1 |  | 1 | 1555 | 1556 | 6300 |  |  | 6300 | 44.19 | 18 | 142577 | 1656 |  | Y | 43 | 32 |  |  | B57027 | 05 |  |  |  | 임현진 | 2 |  |  |  |  | Y |  | 104.45 | 13-4 | 227.38 | 0 | A |  | 1641 | 1 | 0.22 | 1573 | 1.65 | 63 | 30 | 201 | 3:21 | 15 | 19 | 0 | 0 |  | 0 | 0 |  | N2 | 2020-02-20 21:03 | 2020-02-20 21:40 | 37 | 2020-02-20 20:53 | 47 |  |  |  |  | Y | [8 empty] | 5 | 10.33 | 0 | [23 empty] | 0.18 | 0.18 | A | [9 empty] | 0 | 0 | 300 | 0 | 0 | 189 | 0 | 505 | 0 | 209 | 0 | 0 | 0 | 21 |  |  | 7
2020-02-20 | C54553 | 3 | 중탄소 | SNCM8I |  | Al 탈산 | I | 18 | 86 | 47350 | 118.82 | A | A | B |  | 1 |  | 1 | 1560 | 1565 | 8100 |  |  | 8100 | 96.31 | 13 | 84100 | 1670 |  | INGOT | 55 | 51 | [7 empty] | 도주용 | [5 empty] | Y | 6 | 86.2 | 10-3 | 359.1 | 0 | A |  | 1656 | 2 | 0.45 | 1572 | 1.58 | 83 |  | 499 | 8:19 | 20 | 20 | 0 | 0 |  | 0 | 10 |  | AR | 2020-02-20 22:14 |  | 21 | 2020-02-20 22:03 | [5 empty] | Y | [5 empty] | N |  |  |  | 9.11 | 2.98 | [18 empty] | 1.1 |  |  |  |  | 0 | 0.12 | A | [9 empty] | 726 | 0 | 135 | 0 | 0 | 0 | 0 | 1009 | 0 | 301 | 101 | 0 | 0 | 45
2020-02-20 | A57096 | 1 | 고탄소 | AE1055LS |  | Al 탈산 | B | 32 | 33 | 51100 | 86.08 | A | A | A |  | 1 | 1 |  | 1520 | 1562 | 5600 |  |  | 5600 | 55.16 | 12 | 101532 | 1609 |  | Y | 42 | 36 |  |  | A57093 |  |  |  |  | 정용태 | 3 |  |  | Y |  |  |  | 106.95 | 13-5 | 0 | 259.46 | A |  | 1609 | 3 | 0.2 | 1561 | 1.12 | 77 | 31 | 261 | 4:21 | 25 | 26 | 96 | 0 |  | 0 |  |  | N2 | 2020-02-20 21:48 | 2020-02-20 22:23 | 35 | 2020-02-20 21:46 | 36 |  |  |  |  | Y |  |  |  | Y | [5 empty] | 0 | 252.04 | [23 empty] | 21.22 | 0 | A | [9 empty] | 39 | 0 | 854 | 18 | 0 | 0 | 0 | 891 | 0 | 593 | 147 | 0 | 0 | 37
2020-02-20 | B57031 | 2 | 저탄소 | ATA105M2 |  | Al 탈산 | B | 16 | 8 | 53450 | 87.42 | A | A |  | B | 1 |  | 1 | 1555 | 1544 | 6700 |  |  | 6700 | 112.45 | 7 | 59584 | 1656 |  | Y | 38 | 33 | [7 empty] | 임현진 | 2 |  |  |  |  | Y |  | 101.95 | 13-6 | 212.39 | 0 | A |  | 1639 | 1 | 0.2 | 1570 | 1.58 | 57 | 21 | 236 | 3:56 | 15 | 22 | 0 | 0 |  | 0 | 0 |  | N2 | 2020-02-20 22:24 | 2020-02-20 22:45 | 20 | 2020-02-20 22:14 | 31 | [14 empty] | 11.96 | 0 | [23 empty] | 0.09 | 0.09 | B | [9 empty] | 0 | 0 | 416 | 15 | 0 | 222 | 0 | 753 | 0 | 203 | 0 | 0 | 0 | 44
2020-02-20 | A57097 | 1 | 고탄소 | AE1055LS |  | Al 탈산 | B | 1 | 16 | 52800 | 78.07 | A | B | B |  | 1 | 1 |  | 1520 | 1547 | 4800 |  |  | 4800 | 56.73 | 10 | 84610 | 1603 | 362 | Y | 41 | 29 |  |  | A57094 |  |  |  |  | 정용태 | 3 |  |  | Y |  | Y |  | 103.1 | 13-5 | 0 | 262.84 | A |  | 1596 | 3 | 0.21 | 1559 | 1.03 | 75 | 31 | 247 | 4:07 | 25 | 26 | 97 | 0 |  | 0 |  |  | N2 | 2020-02-20 22:42 | 2020-02-20 23:27 | 45 | 2020-02-20 22:41 | 46 |  |  |  |  | Y |  |  |  | Y | [5 empty] | 0 | 240.53 | [23 empty] | 43.07 | 0 | A | [9 empty] | 55 | 0 | 877 | 12 | 0 | 0 | 0 | 298 | 0 | 298 | 0 | 0 | 0 | 44
2020-02-20 | C54554 | 3 | 고탄소 | G-AE1055LST | 연주시작 | Al 탈산 | T | 38 | 86 | 47450 | 144.87 | A | B | B |  | 1 |  | 1 | 1530 | 1587 | 10500 |  |  | 10500 | 115.83 | 33 | 90651 | 1683 |  | N | 71 | 66 | [7 empty] | 박재승 | 3 |  |  |  |  | Y |  | 95.2 | 11-3 | 80.89 | 440.45 | A |  | 1684 | 2 | 0.45 | 1574 | 2.08 | 90 | 32 | 781 | 13:01 | 25 | 25 | 0 | 0 |  | 0 | 15 |  | N2 | 2020-02-21 00:09 |  | 36 | 2020-02-20 23:48 | 57 |  |  |  |  | Y | [5 empty] | N |  |  |  | 0 | 13.19 | [23 empty] | 0 | 0.7 | A |  |  | 12.748 | 13.545 | 67.21 | 0.294 | 5.272 | 4.961 | 2181.26 | 0 | 0 | 869 | 0 | 0 | 0 | 0 | 1700 | 0 | 0 | 0 | 0 | 0 | 6 |  |  | 12 | 0.0734 | 1
2020-02-20 | B57032 | 2 | 저탄소 | ATA105M2 |  | Al 탈산 | B | 21 | 14 | 52300 | 78.68 | B | B |  | B | 1 |  | 1 | 1555 | 1557 | 6500 |  |  | 6500 | 69.38 | 12 | 93691 | 1655 |  | Y | 41 | 32 | [7 empty] | 임승우 | 2 |  |  |  |  | Y |  | 105.3 | 13-8 | 196.42 | 0 | A |  | 1625 | 1 | 0.23 | 1570 | 1.48 | 57 | 21 | 266 | 4:26 | 15 | 16 | 0 | 0 |  | 0 | 0 |  | N2 | 2020-02-20 23:31 | 2020-02-20 23:47 | 16 | 2020-02-20 23:24 | 23 |  |  |  |  | Y | [8 empty] | 3.5 | 8.7 | 0 | [23 empty] | 0.05 | 0.05 | A | [9 empty] | 0 | 0 | 30 | 0 | 0 | 199 | 0 | 852 | 0 | 204 | 0 | 0 | 0 | 22 |  |  | 5
2020-02-20 | A57098 | 1 | 고탄소 | AE1055LS |  | Al 탈산 | B | 29 | 48 | 50100 | 82.73 | B | B | B |  | 1 | 1 |  | 1520 | 1552 | 5300 |  |  | 5300 | 52.2 | 12 | 101532 | 1581 |  | Y | 43 | 34 | [7 empty] | 이호남 | 2 |  |  | Y |  |  |  | 110.65 | 13-5 | 0 | 278.58 | A |  | 1592 | 3 | 0.21 | 1552 | 1.03 | 68 | 29 | 268 | 4:28 | 25 | 26 | 98 | 0 |  | 0 |  |  | N2 | 2020-02-20 23:59 | 2020-02-21 00:30 | 31 | 2020-02-20 23:58 | 32 |  |  |  |  | Y |  |  |  | Y | [5 empty] | 0 | 260.26 | [23 empty] | 56.36 | 0 | A | [9 empty] | 19 | 0 | 803 | 39 | 0 | 0 | 0 | 1069 | 0 | 687 | 0 | 0 | 0 | 36
2020-02-20 | C54555 | 3 | 고탄소 | G-AE1055LST | 연주종료 | Al 탈산 | T | 10 | 70 | 48250 | 146.1 | B | B | B |  | 1 |  | 1 | 1530 | 1572 | 7900 |  |  | 7900 | 79.89 | 36 | 98892 | 1668 |  | Y | 66 | 36 |  |  | C54553 | 01 |  |  |  | 박재승 | 3 |  |  | Y |  | Y |  | 110.85 | 13-1 | 0 | 377.36 | A |  | 1647 | 2 | 0.44 | 1562 | 1.63 | 78 | 38 | 443 | 7:23 | 25 | 25 | 0 | 0 |  | 0 | 15 |  | N2 | 2020-02-21 01:42 |  | 15 | 2020-02-21 01:14 | 43 |  |  |  |  | Y | [5 empty] | N |  |  |  | 0 | 13.54 | [23 empty] | 0 | 1.15 | A |  |  | 10.119 | 24.59 | 55.48 | 0.327 | 5.482 | 2.256 | 1729.21 | 27 | 0 | 960 | 0 | 0 | 0 | 0 | 698 | 0 | 301 | 0 | 0 | 0 | 32 |  |  | 5 | 0.082
2020-02-20 | B57033 | 2 | 저탄소 | ATA105M2 |  | Al 탈산 | B | 19 | 61 | 48550 | 75.48 | B | B |  | B | 1 |  | 1 | 1555 | 1585 | 5200 |  |  | 5200 | 50.85 | 14 | 102263 | 1656 |  | Y | 40 | 29 | [7 empty] | 임승우 | 2 |  |  |  |  | Y |  |  |  | 160.1 | 0 | A |  | 1640 | 1 | 0.25 | 1581 | 1.85 | 68 | 29 | 215 | 3:35 | 15 | 16 | 0 | 0 | 35 | 0 | 0 |  | N2 | 2020-02-21 00:34 | 2020-02-21 01:06 | 32 | 2020-02-21 00:24 | 42 |  |  |  |  | Y | [8 empty] | 4.5 | 9.38 | 0 | [23 empty] | 0.02 | 0.02 | A | [9 empty] | 0 | 0 | 42 | 45 | 0 | 178 | 0 | 749 | 0 | 0 | 0 | 0 | 0 | 5 |  |  | 5
2020-02-20 | A57099 | 1 | 고탄소 | AE1055LS |  | Al 탈산 | B | 35 | 50 | 50800 | 92.42 | B | B | B |  | 1 | 1 |  | 1520 | 1544 | 5300 |  |  | 5300 | 52.2 | 12 | 101532 | 1598 |  | Y | 43 | 34 | [7 empty] | 이호남 | 2 |  | Y |  |  |  |  | 104.85 | 12-9 | 0 | 261.74 | A |  | 1597 | 3 | 0.2 | 1553 | 0.9 | 69 | 30 | 279 | 4:39 | 25 | 26 | 99 | 0 |  | 0 |  |  | N2 | 2020-02-21 01:15 | 2020-02-21 01:35 | 20 | 2020-02-21 01:14 | 21 |  |  |  |  | Y |  |  |  | Y | [5 empty] | 0 | 328.79 | [23 empty] | 70.84 | 0 | A | [9 empty] | 39 | 0 | 833 | 14 | 0 | 0 | 0 | 595 | 0 | 498 | 0 | 0 | 0 | 10
2020-02-20 | B57034 | 2 | 저탄소 | ATA105M2 |  | Al 탈산 | B | 15 | 27 | 52150 | 74.98 | B | B |  | B | 1 |  | 1 | 1555 | 1577 | 5200 |  |  | 5200 | 50.91 | 12 | 102144 | 1644 |  | Y | 40 | 27 | [7 empty] | 임승우 | 2 |  |  |  |  | Y |  |  |  | 150.66 | 0 | A |  | 1632 | 1 | 0.25 | 1577 | 1.79 | 64 | 24 | 349 | 5:49 | 15 | 16 | 0 | 0 |  | 0 | 0 |  | N2 | 2020-02-21 01:37 | 2020-02-21 02:20 | 43 | 2020-02-21 01:30 | 50 |  |  |  |  | Y | [8 empty] | 4 | 10.99 | 0 | [23 empty] | 0.07 | 0.07 | A | [9 empty] | 0 | 0 | 15 | 0 | 0 | 191 | 0 | 727 | 0 | 0 | 0 | 0 | 0 | 13
2020-02-20 | C54556 | 3 | 고탄소 | G-AE1055LST | 연주종료 | Al 탈산 | T | 31 | 74 | 49350 | 143.15 | B | B | B |  | 1 |  | 1 | 1530 | 1578 | 8200 |  |  | 8200 | 82.92 | 36 | 98892 | 1642 |  | Y | 68 | 49 | [7 empty] | 박재승 | 3 |  |  |  |  | Y |  | 102.5 | 12-2 | 0 | 325.22 | A |  | 1634 | 2 | 0.45 | 1556 | 1.56 | 72 | 34 | 457 | 7:37 | 25 | 25 | 0 | 0 |  | 0 | 15 |  | N2 | 2020-02-21 03:03 |  | 18 | 2020-02-21 02:37 | 44 |  |  |  |  | Y | [5 empty] | N |  |  |  | 0 | 14.79 | [23 empty] | 0 | 1.15 | A |  |  | 6.938 | 29.343 | 52.79 | 0.493 | 7.608 | 1.799 | 1443.39 | 40 | 0 | 960 | 0 | 0 | 0 | 0 | 497 | 0 | 300 | 0 | 0 | 0 | 31 |  |  | 5 | 0.1075
2020-02-20 | A57100 | 1 | 고탄소 | AE1055LS |  | Al 탈산 | B | 32 | 34 | 51100 | 75.82 | B | B | B |  | 1 | 1 |  | 1520 | 1561 | 3900 |  |  | 3900 | 38.41 | 12 | 101532 | 1597 |  | Y | 41 | 25 | [7 empty] | 이호남 | 2 |  | Y | [6 empty] | 0 | 216.39 | A |  | 1595 | 3 | 0.21 | 1554 | 1.21 | 70 | 30 | 266 | 4:26 | 25 | 26 | 100 | 0 |  | 0 |  |  | N2 | 2020-02-21 02:08 | 2020-02-21 02:35 | 27 | 2020-02-21 02:07 | 28 |  |  |  |  | Y |  |  |  | Y | [5 empty] | 0 | 226.37 | [23 empty] | 84.36 | 0 | A | [9 empty] | 34 | 0 | 815 | 25 | 0 | 0 | 0 | 495 | 0 | 450 | 0 | 0 | 0 | 22
2020-02-20 | B57035 | 2 | 저탄소 | ATA105M2 |  | Al 탈산 | B | 16 | 9 | 53300 | 76.1 | B | B |  | B | 1 |  | 1 | 1555 | 1544 | 6200 |  |  | 6200 | 66.43 | 11 | 93335 | 1647 |  | Y | 42 | 32 | [7 empty] | 임승우 | 2 |  |  |  |  | Y |  |  |  | 189.63 | 0 | A |  | 1625 | 1 | 0.21 | 1577 | 1.66 | 64 | 21 | 203 | 3:23 | 15 | 16 | 0 | 0 |  | 0 | 0 |  | N2 | 2020-02-21 02:43 | 2020-02-21 03:24 | 41 | 2020-02-21 02:37 | 47 |  |  |  |  | Y | [8 empty] | 4 | 9.3 | 0 | [23 empty] | 0 | 0 | A | [9 empty] | 0 | 0 | 30 | 0 | 0 | 182 | 0 | 806 | 0 | 0 | 0 | 0 | 0 | 21
2020-02-20 | A57101 | 1 | 고탄소 | AE1055LS |  | Al 탈산 | B | 1 | 17 | 52600 | 74.72 | B | B | B |  | 1 | 1 |  | 1520 | 1551 | 4400 |  |  | 4400 | 52 | 10 | 84610 | 1598 |  | Y | 41 | 28 | [7 empty] | 이호남 | 2 |  | Y | [6 empty] | 0 | 232.75 | A |  | 1590 | 3 | 0.21 | 1557 | 1 | 73 | 30 | 270 | 4:30 | 25 | 26 | 101 | 0 |  | 0 |  |  | N2 | 2020-02-21 03:08 | 2020-02-21 03:37 | 29 | 2020-02-21 03:07 | 31 |  |  |  |  | Y |  |  |  | Y | [5 empty] | 0 | 216.07 | [23 empty] | 91.47 | 0 | A | [9 empty] | 20 | 0 | 755 | 28 | 0 | 0 | 0 | 751 | 0 | 648 | 0 | 0 | 0 | 24
2020-02-20 | B57036 | 2 | 저탄소 | ATA105M2 | TUNDISH교체전 | Al 탈산 | B | 21 | 15 | 52450 | 86.72 | B | B |  | B | 1 |  | 1 | 1555 | 1584 | 5300 |  |  | 5300 | 55.57 | 12 | 95376 | 1646 |  | Y | 40 | 31 | [7 empty] | 임승우 | 2 |  |  |  |  | Y |  |  |  | 131.64 | 0 | A |  | 1611 | 1 | 0.2 | 1575 | 0.88 | 62 | 22 | 207 | 3:27 | 15 | 15 | 0 | 0 |  | 0 | 0 |  | N2 | 2020-02-21 03:57 | 2020-02-21 04:27 | 31 | 2020-02-21 03:51 | 36 |  |  |  |  | Y | [8 empty] | 4 | 8.97 | 0 | [23 empty] | 0 | 0 | A | [9 empty] | 0 | 0 | 0 | 0 | 0 | 160 | 0 | 909 | 0 | 0 | 0 | 0 | 0 | 38
2020-02-20 | C54557 | 3 | 고탄소 | G-AE1055LST | 연주종료 | Al 탈산 | T | 18 | 87 | 47300 | 123 | B | B | B |  | 1 |  | 1 | 1530 | 1559 | 8890 |  |  | 8890 | 98.07 | 33 | 90651 | 1653 | 355 | Y | 58 | 44 |  |  | C54555 | 07 |  |  |  | 박재승 | 3 |  | Y |  |  | Y |  | 102.4 | 11-10 | 0 | 423.98 | A |  | 1642 | 2 | 0.44 | 1567 | 1.47 | 83 | 37 | 522 | 8:42 | 25 | 25 | 0 | 0 |  | 0 | 15 |  | N2 | 2020-02-21 04:37 |  | 10 | 2020-02-21 04:23 | 24 |  |  |  |  | Y | [5 empty] | N |  |  |  | 0 | 16.19 | [23 empty] | 0 | 1.15 | A |  |  | 6.875 | 29.903 | 52.448 | 0.348 | 7.628 | 1.753 | 1443.39 | 0 | 0 | 911 | 0 | 0 | 0 | 0 | 397 | 0 | 301 | 0 | 0 | 0 | 38 |  |  | 5 | 0.154
2020-02-20 | A57102 | 1 | 고탄소 | AE1055LS |  | Al 탈산 | B | 29 | 49 | 49900 | 80.47 | B | B | B |  | 1 | 1 |  | 1520 | 1585 | 3600 |  |  | 3600 | 35.46 | 12 | 101532 | 1599 |  | Y | 41 | 26 | [7 empty] | 이호남 | 2 |  | Y | [6 empty] | 0 | 284.73 | A |  | 1595 | 3 | 0.2 | 1551 | 1.16 | 67 | 31 | 275 | 4:35 | 25 | 27 | 102 | 0 |  | 0 |  |  | N2 | 2020-02-21 04:15 | 2020-02-21 04:38 | 24 | 2020-02-21 04:13 | 25 |  |  |  |  | Y |  |  |  | Y | [5 empty] | 0 | 255.43 | [23 empty] | 106.45 | 0 | A | [9 empty] | 59 | 0 | 793 | 36 | 0 | 0 | 0 | 581 | 0 | 555 | 0 | 0 | 0 | 31
2020-02-20 | B57037 | 2 | 중탄소 | SM45C | TUNDISH교체 | Si 탈산 | B | 35 | 51 | 50800 | 102.05 | B | B |  | B | 1 |  | 1 | 1540 | 1605 | 6300 |  |  | 6300 | 69.96 | 12 | 90051 | 1665 |  | Y | 50 | 33 | [7 empty] | 임승우 | 3 | [6 empty] | 153.3 |  | 0 | 235.61 | A |  | 1651 | 1 | 0.21 | 1578 | 1.51 | 85 | 37 | 335 | 5:35 | 15 | 23 | 0 | 0 |  | 0 | 0 |  | N2 | 2020-02-21 05:14 | 2020-02-21 05:57 | 43 | 2020-02-21 05:04 | 53 |  |  |  |  | Y | [8 empty] | 4.2 | 0 | 37.55 | [19 empty] | 1.78 |  |  |  | 0.09 | 0.09 | A | [9 empty] | 0 | 0 | 20 | 0 | 0 | 149 | 0 | 1194 | 0 | 353 | 0 | 0 | 0 | 0 |  |  | 7 |  | 1
2020-02-20 | C54558 | 3 | 고탄소 | G-AE1055LST | 연주종료 | Al 탈산 | T | 38 | 87 | 46700 | 123.1 | B | B | B |  | 1 |  | 1 | 1530 | 1578 | 7500 |  |  | 7500 | 75.84 | 36 | 98892 | 1647 |  | Y | 55 | 46 |  |  | C54555 | 07 |  |  |  | 박재승 | 3 |  | N | Y |  | Y |  | 103.5 | 12-1 | 0 | 294.11 | A |  | 1645 | 2 | 0.43 | 1560 | 1.81 | 76 | 39 | 437 | 7:17 | 25 | 25 | 0 | 0 |  | 0 | 15 |  | N2 | 2020-02-21 05:56 |  | 12 | 2020-02-21 05:34 | 33 |  |  |  |  | Y | [5 empty] | N |  |  |  | 0 | 16.92 | [23 empty] | 0 | 2.16 | A |  |  | 6.359 | 31.714 | 50.38 | 0.325 | 7.922 | 1.588 | 1405.19 | 8 | 0 | 879 | 0 | 0 | 0 | 0 | 402 | 0 | 299 | 0 | 0 | 0 | 19 |  |  | 5 | 0.1258
2020-02-20 | A57103 | 1 | 고탄소 | AE1055LS |  | Al 탈산 | B | 22 | 23 | 52000 | 80.13 | B | B | B |  | 1 | 1 |  | 1520 | 1561 | 5000 |  |  | 5000 | 49.25 | 12 | 101532 | 1608 |  | Y | 41 | 32 | [7 empty] | 이호남 | 2 |  | Y |  |  |  |  | 101.05 | 13-1 | 0 | 319.14 | A |  | 1608 | 3 | 0.21 | 1562 | 1.21 | 78 | 34 | 279 | 4:39 | 25 | 26 | 103 | 0 |  | 0 |  |  | N2 | 2020-02-21 05:18 | 2020-02-21 05:40 | 22 | 2020-02-21 05:17 | 23 |  |  |  |  | Y |  |  |  | Y | [5 empty] | 0 | 256.12 | [23 empty] | 121.39 | 0 | A | [9 empty] | 23 | 0 | 820 | 18 | 0 | 0 | 0 | 563 | 0 | 494 | 0 | 0 | 0 | 9
2020-02-20 | B57038 | 2 | 중탄소 | SM45C |  | Si 탈산 | B | 15 | 28 | 52450 | 108.98 | B | B |  | B | 1 |  | 1 | 1540 | 1565 | 5700 |  |  | 5700 | 56.05 | 14 | 101696 | 1655 | 363 | Y | 40 | 32 | [7 empty] | 임승우 | 2 |  |  |  |  | Y |  | 105.05 | 13-4 | 0.04 | 181.3 | A |  | 1632 | 1 | 0.25 | 1572 | 0 | 79 | 33 | 411 | 6:51 | 15 | 19 | 0 | 0 |  | 0 | 0 |  | N2 | 2020-02-21 06:24 | 2020-02-21 06:59 | 35 | 2020-02-21 05:55 | 63 |  |  |  |  | Y | [8 empty] | 4 | 23.52 | 8.58 | [23 empty] | 0.25 | 0.25 | A | [9 empty] | 0 | 0 | 41 | 0 | 0 | 161 | 0 | 695 | 0 | 0 | 0 | 0 | 0 | 10 |  |  | 5
2020-02-20 | A57104 | 1 | 고탄소 | AE1055LS |  | Al 탈산 | B | 32 | 35 | 50800 | 73.52 | B | B | D |  | 1 | 1 |  | 1520 | 1552 | 4500 |  |  | 4500 | 53.19 | 10 | 84610 | 1599 |  | Y | 41 | 28 | [17 empty] | 0 | 259.13 | A |  | 1599 | 3 | 0.2 | 1559 | 1.29 | 75 | 32 | 257 | 4:17 | 25 | 26 | 104 | 0 |  | 0 |  |  | N2 | 2020-02-21 06:15 | 2020-02-21 06:39 | 24 | 2020-02-21 06:13 | 26 |  |  |  |  | Y |  |  |  | Y | [5 empty] | 0 | 206.78 | [23 empty] | 135.2 | 0 | A | [9 empty] | 70 | 0 | 829 | 32 | 0 | 0 | 0 | 634 | 0 | 570 | 0 | 0 | 0 | 13
2020-02-20 | C54559 | 3 | 고탄소 | G-AE1055LST | 연주종료 | Al 탈산 | T | 10 | 71 | 48150 | 111.38 | B | D | D |  | 1 |  | 1 | 1530 | 1586 | 6200 |  |  | 6200 | 62.69 | 36 | 98892 | 1629 |  | Y | 47 | 44 |  |  | C54556 | 07 |  |  |  | 박재승 | 3 |  | Y |  |  | Y |  | 100.8 | 12-1 | 0 | 299.6 | A |  | 1630 | 2 | 0.46 | 1561 | 1.35 | 77 | 43 | 389 | 6:29 | 25 | 25 | 0 | 0 |  | 0 | 15 |  | N2 | 2020-02-21 07:06 |  | 23 | 2020-02-21 06:51 | 38 |  |  |  |  | Y | [5 empty] | N |  |  |  | 0 | 13.75 | [23 empty] | 0 | 0.45 | A |  |  | 6.146 | 31.758 | 50.83 | 0.443 | 8.27 | 1.6 | 1405.19 | 18 | 0 | 932 | 0 | 0 | 0 | 0 | 773 | 0 | 300 | 0 | 0 | 0 | 21 |  |  | 5 | 0.2948
2020-02-20 | B57039 | 2 | 중탄소 | SM45C |  | Si 탈산 | B | 16 | 10 | 53250 | 87.48 | B | D |  | D | 1 |  | 1 | 1540 | 1576 | 4700 |  |  | 4700 | 50.71 | 12 | 92678 | 1626 | 363 | Y | 41 | 26 | [7 empty] | 임승우 | 2 |  |  |  |  | Y |  | 100.25 | 13-3 | 0 | 185.79 | A |  | 1607 | 1 | 0.18 | 1561 | 0 | 68 | 23 | 292 | 4:52 | 15 | 15 | 0 | 0 |  | 0 | 0 |  | N2 | 2020-02-21 07:03 | 2020-02-21 08:01 | 58 | 2020-02-21 06:50 | 72 |  |  |  |  | Y | [8 empty] | 3.5 | 0.33 | 10.34 | [23 empty] | 0.2 | 0.2 | A | [9 empty] | 0 | 0 | 0 | 0 | 0 | 161 | 0 | 783 | 0 | 0 | 0 | 0 | 0 | 28 |  |  | 5
2020-02-20 | A57105 | 1 | 고탄소 | AE1055LS | TUNDISH교체전 | Al 탈산 | B | 1 | 18 | 54000 | 76.92 | B | D | D |  | 1 | 1 |  | 1520 | 1570 | 4000 |  |  | 4000 | 45.24 | 11 | 88416 | 1600 |  | Y | 40 | 22 | [7 empty] | 이호남 | 2 |  | Y |  |  |  |  | 103.5 | 13-5 | 0.06 | 195.01 | A |  | 1600 | 3 | 0.21 | 1559 | 1.11 | 75 | 37 | 251 | 4:11 | 25 | 26 | 105 | 0 |  | 0 |  |  | N2 | 2020-02-21 07:21 | 2020-02-21 07:40 | 18 | 2020-02-21 07:21 | 19 |  |  |  |  | Y |  |  |  | Y | [5 empty] | 0 | 245.72 | [23 empty] | 136.38 | 0 | A | [9 empty] | 59 | 0 | 859 | 31 | 0 | 0 | 0 | 394 | 0 | 295 | 0 | 0 | 0 | 24
2020-02-21 | C54560 | 3 | 고탄소 | G-AE1055LST | 연주종료 | Al 탈산 | T | 31 | 75 | 49300 | 104 | D | D | D |  | 1 |  | 1 | 1530 | 1558 | 5800 |  |  | 5800 | 58.65 | 36 | 98892 | 1622 |  | Y | 42 | 38 |  |  |  | 07 |  |  |  | 박지웅 | 2 |  | Y |  |  | Y |  | 102.4 | 12-2 | 0 | 152.23 | A |  | 1626 | 2 | 0.43 | 1557 | 1.47 | 73 | 33 | 336 | 5:36 | 25 | 25 | 0 | 0 |  | 0 | 15 |  | N2 | 2020-02-21 08:16 |  | 38 | 2020-02-21 08:01 | 53 |  |  |  |  | Y | [5 empty] | N |  |  |  | 0 | 17.71 | [23 empty] | 0 | 2.52 | A |  |  | 5.464 | 32.429 | 50.36 | 0.489 | 9.216 | 1.552 | 1418.44 | 0 | 0 | 696 | 0 | 0 | 0 | 0 | 600 | 0 | 300 | 0 | 0 | 0 | 0 |  |  | 5 | 0.2592
2020-02-21 | B57040 | 2 | 중탄소 | SM45C |  | Si 탈산 | B | 21 | 16 | 52450 | 106.08 | D | D |  | D | 1 |  | 1 | 1540 | 1634 | 4500 |  |  | 4500 | 47.56 | 12 | 94620 | 1634 |  | Y | 45 | 24 | [7 empty] | 김익규 | 3 |  |  |  |  | Y |  | 97.85 | 12-9 | 0 | 188.65 | A |  | 1620 | 1 | 0.24 | 1563 | 0 | 70 | 27 | 276 | 4:36 | 15 | 16 | 0 | 0 |  | 0 | 0 |  | N2 | 2020-02-21 08:21 | 2020-02-21 09:09 | 48 | 2020-02-21 07:55 | 74 |  |  |  |  | Y | [8 empty] | 4 | 0 | 14.77 | [23 empty] | 0.28 | 0.28 | A | [9 empty] | 0 | 0 | 0 | 0 | 0 | 197 | 0 | 986 | 0 | 203 | 0 | 0 | 0 | 27 |  |  | 5
2020-02-21 | A57106 | 1 | 저탄소 | KSG4120H | TUNDISH교체 | Al 탈산 | B | 29 | 50 | 49200 | 70.3 | D | D | D |  | 1 | 1 |  | 1540 | 1577 | 6800 |  |  | 6800 | 66.97 | 12 | 101532 | 1654 |  | Y | 45 | 36 | [7 empty] | 김덕진 | 2 |  | Y | [6 empty] | 0.03 | 251.02 | A |  | 1654 | 3 | 0.27 | 1605 | 1.96 | 92 | 32 | 279 | 4:39 | 18 | 19 | 106 | 0 |  | 0 |  |  | N2 | 2020-02-21 08:21 | 2020-02-21 09:01 | 40 | 2020-02-21 08:21 | 40 |  |  |  |  | Y |  |  |  | Y | [5 empty] | 0 | 178.92 | [19 empty] | 2.18 |  |  |  | 136.95 | 0.46 | A | [9 empty] | 663 | 1305 | 0 | 556 | 0 | 0 | 0 | 448 | 0 | 195 | 52 | 0 | 0 | 12 |  |  |  |  | 1
2020-02-21 | C54561 | 3 | 고탄소 | G-AE1055LST | 연주종료 | Al 탈산 | T | 19 | 62 | 49500 | 100.07 | D | D | D |  | 1 |  | 1 | 1530 | 1563 | 6300 |  |  | 6300 | 69.5 | 33 | 90651 | 1585 |  | N | 42 | 39 |  |  |  | 07 |  |  |  | 박지웅 | 2 |  | Y |  |  | Y |  | 99.45 | 12-1 | 0 | 212.29 | A |  | 1627 | 2 | 0.43 | 1562 | 1.33 | 78 | 29 | 392 | 6:32 | 25 | 25 | 0 | 0 |  | 0 | 15 |  | N2 | 2020-02-21 09:20 |  | 48 | 2020-02-21 09:11 | 57 |  |  |  |  | Y | [5 empty] | N |  |  |  | 0 | 19.08 | [23 empty] | 0 | 3.21 | A |  |  | 4.117 | 33.797 | 50.533 | 0.294 | 12.274 | 1.495 | 1436.46 | 0 | 0 | 818 | 0 | 0 | 0 | 0 | 600 | 0 | 299 | 0 | 0 | 0 | 40 |  |  | 5 | 0.159
2020-02-21 | B57041 | 2 | 중탄소 | SM45C |  | Si 탈산 | B | 35 | 52 | 50650 | 71.75 | D | D | D |  | 1 | 1 |  | 1540 | 1534 | 5700 |  |  | 5700 | 59.64 | 12 | 95574 | 1634 |  | Y | 39 | 29 | [7 empty] | 김익규 | 3 |  |  |  |  | N |  | 102.35 | 12-6 | 0.19 | 77.72 | A |  | 1634 | 3 | 0.27 | 1578 | 1.7 | 85 | 31 | 279 | 4:39 | 15 | 15 | 107 | 0 |  | 0 |  |  | N2 | 2020-02-21 08:58 | 2020-02-21 10:17 | 78 | 2020-02-21 08:58 | 78 |  |  |  |  | Y |  |  |  | Y | [5 empty] | 0 | 219.29 | [23 empty] | 136.95 | 15.56 | A | [9 empty] | 0 | 0 | 0 | 0 | 0 | 199 | 0 | 836 | 0 | 0 | 0 | 0 | 0 | 27
2020-02-21 | A57107 | 1 | 저탄소 | KSG4120H |  | Al 탈산 | B | 22 | 24 | 52000 | 80.1 | D | D | D |  | 1 | 1 |  | 1540 | 1569 | 6300 |  |  | 6300 | 62.05 | 12 | 101532 | 1618 |  | Y | 49 | 34 | [7 empty] | 김덕진 | 2 |  | Y | [6 empty] | 0 | 238.45 | A |  | 1618 | 3 | 0.27 | 1589 | 1.04 | 76 | 32 | 257 | 4:17 | 18 | 19 | 108 | 0 |  | 0 |  |  | N2 | 2020-02-21 09:30 | 2020-02-21 10:00 | 30 | 2020-02-21 09:27 | 33 |  |  |  |  | Y |  |  |  | Y | [5 empty] | 0 | 187.7 | [23 empty] | 136.95 | 123.57 | A | [9 empty] | 547 | 1154 | 0 | 445 | 0 | 0 | 0 | 449 | 0 | 201 | 0 | 0 | 0 | 0
2020-02-21 | C54562 | 3 | 고탄소 | G-AE1055LST | 연주종료 | Al 탈산 | T | 38 | 88 | 46800 | 117.8 | D | D | D |  | 1 |  | 1 | 1530 | 1567 | 6000 |  |  | 6000 | 60.67 | 36 | 98892 | 1632 |  | Y | 42 | 40 |  |  |  | 07 |  |  |  | 박지웅 | 2 |  | Y |  |  | Y |  | 100.1 | 11-7 | 0 | 254.91 | A |  | 1621 | 2 | 0.44 | 1561 | 1.05 | 77 | 30 | 418 | 6:58 | 25 | 25 | 0 | 0 |  | 0 | 15 |  | N2 | 2020-02-21 10:55 |  | 33 | 2020-02-21 10:36 | 52 |  |  |  |  | Y | [5 empty] | N |  |  |  | 0 | 19.97 | [23 empty] | 0 | 1.96 | A |  |  | 4.124 | 33.665 | 50.092 | 0.544 | 12.146 | 1.487 | 1436.46 | 0 | 0 | 820 | 0 | 0 | 0 | 0 | 601 | 0 | 301 | 0 | 0 | 0 | 0 |  |  | 5 | 0.0948
2020-02-21 | A57108 | 1 | 저탄소 | KSG4120H |  | Al 탈산 | B | 32 | 36 | 50300 | 73.12 | D | D | D |  | 1 | 1 |  | 1540 | 1557 | 5800 |  |  | 5800 | 68.55 | 10 | 84610 | 1616 |  | Y | 41 | 34 | [7 empty] | 김덕진 | 2 |  | Y | [6 empty] | 0.02 | 286.83 | A |  | 1616 | 3 | 0.23 | 1582 | 1.06 | 69 | 23 | 266 | 4:26 | 18 | 19 | 109 | 0 |  | 0 |  |  | N2 | 2020-02-21 10:31 | 2020-02-21 11:01 | 30 | 2020-02-21 10:30 | 30 |  |  |  |  | Y |  |  |  | Y | [5 empty] | 0 | 215.47 | [23 empty] | 136.95 | 124.67 | A | [9 empty] | 535 | 1219 | 0 | 400 | 0 | 0 | 0 | 298 | 0 | 196 | 0 | 0 | 0 | 0
2020-02-21 | B57042 | 2 | 중탄소 | SM45C |  | Si 탈산 | B | 15 | 29 | 52000 | 95.05 | D | D |  | D | 1 |  | 1 | 1540 | 1555 | 6200 |  |  | 6200 | 62.41 | 12 | 99336 | 1626 |  | Y | 42 | 35 | [7 empty] | 김익규 | 3 |  |  |  |  | Y |  | 96.6 | 12-5 | 0 | 179.65 | A |  | 1609 | 1 | 0.17 | 1551 | 0 | 58 | 28 | 282 | 4:42 | 15 | 18 | 0 | 0 |  | 0 | 0 |  | N2 | 2020-02-21 10:55 | 2020-02-21 11:22 | 28 | 2020-02-21 10:40 | 42 |  |  |  |  | Y | [8 empty] | 4 | 0 | 19.53 | [23 empty] | 0.13 | 0.13 | A | [9 empty] | 0 | 0 | 0 | 0 | 0 | 131 | 0 | 1173 | 0 | 340 | 0 | 0 | 0 | 0
2020-02-21 | A57109 | 1 | 저탄소 | KSG4120H |  | Al 탈산 | B | 1 | 19 | 52200 | 67.42 | D | D | D |  | 1 | 1 |  | 1540 | 1598 | 4600 |  |  | 4600 | 45.31 | 12 | 101532 | 1621 |  | Y | 41 | 25 | [7 empty] | 김덕진 | 2 |  | Y | [6 empty] | 0.13 | 185.4 | A |  | 1621 | 3 | 0.24 | 1580 | 1.71 | 67 | 20 | 241 | 4:01 | 18 | 19 | 110 | 0 |  | 0 |  |  | N2 | 2020-02-21 11:27 | 2020-02-21 12:01 | 33 | 2020-02-21 11:25 | 36 |  |  |  |  | Y |  |  |  | Y | [5 empty] | 0 | 171.11 | [23 empty] | 136.95 | 125.7 | A | [9 empty] | 1219 | 579 | 0 | 575 | 0 | 0 | 0 | 297 | 0 | 197 | 0 | 0 | 0 | 20
2020-02-21 | C54563 | 3 | 고탄소 | G-AE1055LST | 연주종료 | Al 탈산 | T | 10 | 72 | 48200 | 118.57 | D | D | D |  | 1 |  | 1 | 1530 | 1577 | 5900 |  |  | 5900 | 65.08 | 33 | 90651 | 1626 |  | Y | 42 | 39 |  |  |  | 07 |  |  |  | 박지웅 | 2 |  | Y |  |  | Y |  | 99.3 | 11-9 | 0 | 157.67 | A |  | 1633 | 2 | 0.44 | 1558 | 1.53 | 74 | 37 | 425 | 7:05 | 25 | 25 | 0 | 0 |  | 0 | 10 |  | N2 | 2020-02-21 12:20 |  | 28 | 2020-02-21 11:53 | 55 |  |  |  |  | Y | [5 empty] | N |  |  |  | 0 | 10.5 | [23 empty] | 0 | 2.2 | A |  |  | 5.063 | 33.659 | 48.969 | 0.746 | 9.671 | 1.454 | 1391.47 | 0 | 0 | 808 | 0 | 0 | 0 | 0 | 612 | 0 | 502 | 100 | 0 | 0 | 21 |  |  | 5 | 0.1707
2020-02-21 | B57043 | 2 | 중탄소 | SM45C |  | Si 탈산 | B | 16 | 11 | 53200 | 89.38 | D | D |  | D | 1 |  | 1 | 1540 | 1544 | 5200 |  |  | 5200 | 52.35 | 12 | 99336 | 1594 |  | Y | 44 | 27 | [7 empty] | 김익규 | 2 |  |  |  |  | Y |  | 98.2 | 13-1 | 0 | 251.69 | A |  | 1604 | 1 | 0.16 | 1553 | 0 | 60 | 26 | 308 | 5:08 | 15 | 15 | 0 | 0 |  | 0 | 0 |  | N2 | 2020-02-21 11:53 | 2020-02-21 12:27 | 33 | 2020-02-21 11:43 | 44 |  |  |  |  | Y | [8 empty] | 4 | 0 | 14.56 | [23 empty] | 0.12 | 0.12 | A | [9 empty] | 0 | 0 | 0 | 0 | 0 | 184 | 0 | 722 | 0 | 0 | 0 | 0 | 0 | 8
2020-02-21 | A57110 | 1 | 저탄소 | KSG4120H |  | Al 탈산 | B | 29 | 51 | 48500 | 69.93 | D | D | D |  | 1 | 1 |  | 1540 | 1583 | 5600 |  |  | 5600 | 55.16 | 12 | 101532 | 1618 |  | Y | 41 | 33 | [7 empty] | 김덕진 | 2 |  | Y |  |  |  |  | 0 | 10-1 | 0 | 272.62 | A |  | 1618 | 3 | 0.24 | 1583 | 1.17 | 70 | 26 | 286 | 4:46 | 18 | 19 | 111 | 0 |  | 0 |  |  | N2 | 2020-02-21 12:31 | 2020-02-21 13:02 | 31 | 2020-02-21 12:30 | 31 |  |  |  |  | Y |  |  |  | Y | [5 empty] | 0 | 207.6 | [23 empty] | 136.95 | 137.93 | A | [9 empty] | 1239 | 579 | 0 | 579 | 0 | 0 | 0 | 297 | 0 | 197 | 0 | 0 | 0 | 23
2020-02-21 | B57044 | 2 | 중탄소 | SM45C |  | Si 탈산 | B | 21 | 17 | 52450 | 91.43 | D | D |  | D | 1 |  | 1 | 1540 | 1545 | 5400 |  |  | 5400 | 54.36 | 12 | 99336 | 1615 |  | Y | 42 | 38 | [7 empty] | 김익규 | 2 |  |  |  |  | Y |  |  |  | 0 | 288.22 | A |  | 1612 | 1 | 0.19 | 1555 | 0 | 62 | 29 | 292 | 4:52 | 15 | 18 | 0 | 0 |  | 0 | 0 |  | N2 | 2020-02-21 12:56 | 2020-02-21 13:32 | 36 | 2020-02-21 12:45 | 47 |  |  |  |  | Y | [8 empty] | 3.5 | 0 | 16.94 | [23 empty] | 0.16 | 0.16 | A | [9 empty] | 0 | 0 | 0 | 0 | 0 | 193 | 0 | 686 | 0 | 0 | 0 | 0 | 0 | 9
2020-02-21 | C54564 | 3 | 고탄소 | G-AE1055LST | 연주종료 | Al 탈산 | T | 31 | 76 | 49050 | 114.17 | D | D | D |  | 1 |  | 1 | 1530 | 1564 | 6100 |  |  | 6100 | 67.29 | 33 | 90651 | 1643 |  | Y | 50 | 35 |  |  |  | 07 |  |  |  | 박지웅 | 2 |  | Y |  |  | Y |  | 97.4 | 11-7 | 0 | 167.38 | A |  | 1630 | 2 | 0.45 | 1565 | 1.55 | 81 | 36 | 407 | 6:47 | 25 | 25 | 0 | 0 |  | 0 | 10 |  | N2 | 2020-02-21 13:38 |  | 27 | 2020-02-21 13:16 | 50 |  |  |  |  | Y | [5 empty] | N |  |  |  | 0 | 13.77 | [23 empty] | 0 | 2.79 | A |  |  | 4.377 | 35.838 | 48.785 | 0.248 | 11.145 | 1.361 | 1378.66 | 0 | 0 | 819 | 0 | 0 | 0 | 0 | 546 | 0 | 299 | 102 | 0 | 0 | 0 |  |  | 5 | 0.1472
2020-02-21 | A57111 | 1 | 저탄소 | KSG4120H |  | Al 탈산 | B | 22 | 25 | 51500 | 69.95 | D | D | D |  | 1 | 1 |  | 1540 | 1543 | 6500 |  |  | 6500 | 64.02 | 12 | 101532 | 1615 |  | Y | 43 | 34 | [7 empty] | 김덕진 | 2 |  | Y |  |  |  |  | 0 | 10-1 | 0 | 315.86 | A |  | 1615 | 3 | 0.21 | 1580 | 1.3 | 67 | 22 | 290 | 4:50 | 18 | 19 | 112 | 0 |  | 0 |  |  | N2 | 2020-02-21 13:31 | 2020-02-21 14:06 | 35 | 2020-02-21 13:31 | 35 |  |  |  |  | Y |  |  |  | Y | [5 empty] | 0 | 184.41 | [23 empty] | 136.95 | 150.95 | A | [9 empty] | 1054 | 770 | 0 | 613 | 0 | 0 | 0 | 0 | 0 | 396 | 0 | 0 | 0 | 8
2020-02-21 | B57045 | 2 | 중탄소 | SM45C |  | Si 탈산 | B | 35 | 53 | 50600 | 106.97 | D | D |  | D | 1 |  | 1 | 1540 | 1584 | 4700 |  |  | 4700 | 49.1 | 14 | 95722 | 1625 |  | Y | 41 | 25 | [7 empty] | 김익규 | 2 |  |  |  |  | N |  | 97.8 | 12-1 | 0 | 130.93 | A |  | 1598 | 1 | 0.21 | 1556 | 0.7 | 63 | 31 | 240 | 4:00 | 15 | 16 | 0 | 0 |  | 0 | 0 |  | N2 | 2020-02-21 14:14 | 2020-02-21 14:38 | 23 | 2020-02-21 13:54 | 43 |  |  |  |  | Y | [8 empty] | 4.5 | 0 | 11.9 | [23 empty] | 0.17 | 0.17 | A | [9 empty] | 0 | 0 | 0 | 0 | 0 | 197 | 0 | 604 | 0 | 0 | 0 | 0 | 0 | 10
2020-02-21 | C54565 | 3 | 고탄소 | G-AE1055LST | 연주종료 | Al 탈산 | T | 19 | 63 | 49450 | 116.23 | D | D | A |  | 1 |  | 1 | 1530 | 1576 | 6600 |  |  | 6600 | 66.74 | 36 | 98892 | 1643 | 355 | Y | 46 | 43 |  |  |  | 07 |  |  |  | 박지웅 | 2 |  | Y |  |  | Y |  | 98.95 | 12-1 | 0 | 251.41 | A |  | 1637 | 2 | 0.43 | 1563 | 1.51 | 79 | 45 | 385 | 6:25 | 25 | 25 | 0 | 0 |  | 0 | 22 |  | N2 | 2020-02-21 15:03 |  | 18 | 2020-02-21 14:41 | 39 |  |  |  |  | Y | [5 empty] | N |  |  | 5 | 0 | 11.37 | [23 empty] | 0 | 0 | A |  |  | 6.553 | 32.181 | 50.642 | 0.433 | 7.728 | 1.573 | 1405.19 | 0 | 16 | 822 | 27 | 0 | 0 | 0 | 604 | 0 | 301 | 0 | 0 | 0 | 0 |  |  | 5 | 0.2453
2020-02-21 | B57046 | 2 | 중탄소 | SM45C | TUNDISH교체전 | Si 탈산 | B | 5 | 1 | 52950 | 99.18 | D | A |  | A | 1 |  | 1 | 1540 | 1554 | 7100 |  |  | 7100 | 71.68 | 12 | 99054 | 1665 |  | Y | 46 | 40 | [7 empty] | 김익규 | 2 |  |  |  |  | Y |  | 95.25 | 12-10 | 0 | 292.28 | A |  | 1644 | 1 | 0.31 | 1574 | 1.44 | 81 | 36 | 376 | 6:16 | 15 | 16 | 0 | 0 |  | 0 | 0 |  | N2 | 2020-02-21 15:14 | 2020-02-21 15:43 | 30 | 2020-02-21 14:59 | 44 |  |  |  |  | Y | [8 empty] | 4.5 | 0 | 17.59 | 대보수 래들 (가열 불량) | [19 empty] | 1.43 |  |  | 0.2 | 0.2 | A | [9 empty] | 0 | 0 | 392 | 0 | 0 | 167 | 0 | 964 | 0 | 231 | 0 | 0 | 0 | 23
2020-02-21 | A57112 | 1 | 저탄소 | KSG4120H |  | Al 탈산 | B | 32 | 37 | 50900 | 70.17 | D | A | A |  | 1 | 1 |  | 1540 | 1596 | 4600 |  |  | 4600 | 45.31 | 12 | 101532 | 1613 | 362 | Y | 40 | 30 | [7 empty] | 김덕진 | 2 |  | Y |  |  |  |  | 102.1 | 12-9 | 0.02 | 250.79 | A |  | 1613 | 3 | 0.21 | 1567 | 1.59 | 54 | 15 | 390 | 6:30 | 18 | 19 | 113 | 0 |  | 0 |  |  | N2 | 2020-02-21 14:46 | 2020-02-21 15:09 | 23 | 2020-02-21 14:45 | 24 | [8 empty] | Y | [5 empty] | 0 | 209.68 | [23 empty] | 136.95 | 152.36 | B | [9 empty] | 1027 | 774 | 84 | 458 | 0 | 0 | 0 | 296 | 0 | 196 | 0 | 0 | 0 | 28
2020-02-21 | C54566 | 3 | 고탄소 | G-AE1055LST | 연주종료 | Al 탈산 | T | 15 | 30 | 52550 | 121.22 | A | A | A |  | 1 |  | 1 | 1530 | 1553 | 7000 |  |  | 7000 | 77.22 | 33 | 90651 | 1620 |  | Y | 51 | 45 |  |  | C54563 | 07 |  |  |  | 정종훈 | 2 |  | Y |  |  | Y |  | 99.3 | 12-8 | 0 | 302.71 | A |  | 1622 | 2 | 0.44 | 1555 | 1.4 | 71 | 40 | 377 | 6:17 | 25 | 25 | 0 | 0 |  | 0 | 22 |  | N2 | 2020-02-21 16:22 |  | 15 | 2020-02-21 16:00 | 37 |  |  |  |  | Y | [5 empty] | N |  |  | 4 | 0 | 12.37 | [23 empty] | 0 | 0.35 | A |  |  | 6.096 | 30.473 | 53.29 | 0.257 | 8.741 | 1.748 | 1458.37 | 32 | 0 | 822 | 0 | 0 | 0 | 0 | 1204 | 0 | 301 | 0 | 0 | 0 | 5 |  |  | 5 | 0.0807
2020-02-21 | B57047 | 2 | 저탄소 | 25MOCRS4HM | TUNDISH교체 | Si 탈산 | B | 16 | 12 | 53200 | 107 | A | A |  | A | 1 |  | 1 | 1555 | 1564 | 9000 |  |  | 9000 | 93.78 | 17 | 95965 | 1694 |  | Y | 53 | 46 | [7 empty] | 임현진 | 2 |  |  |  |  | Y |  | 94.6 | 12-6 | 0 | 257.79 | A |  | 1678 | 1 | 0.28 | 1610 | 1.64 | 100 | 34 | 247 | 4:07 | 18 | 21 | 0 | 0 | 25 | 0 | 0 |  | N2 | 2020-02-21 16:21 | 2020-02-21 17:08 | 47 | 2020-02-21 16:06 | 61 |  |  |  |  | Y | [8 empty] | 5 | 7.27 | 1.77 | 교체 | [18 empty] | 2.9 | 2.15 |  |  | 0.24 | 0.24 | A | [9 empty] | 1235 | 0 | 64 | 0 | 0 | 0 | 0 | 603 | 0 | 0 | 0 | 0 | 0 | 17 |  |  | 7 |  | 1
2020-02-21 | A57113 | 1 | 저탄소 | KSG4120H | 연주종료 | Al 탈산 | B | 1 | 20 | 51700 | 71.25 | A | A | A |  | 1 | 1 |  | 1540 | 1559 | 5500 |  |  | 5500 | 57.23 | 12 | 96102 | 1606 |  | Y | 40 | 33 |  |  | A57110 |  |  |  |  | 정용태 | 3 |  | Y |  |  |  |  | 104.65 | 13-6 | 0 | 230.13 | A |  | 1606 | 3 | 0.24 | 1570 | 1.13 | 57 | 16 | 290 | 4:50 | 18 | 19 | 114 | 0 |  | 0 |  |  | N2 | 2020-02-21 15:54 | 2020-02-21 16:14 | 20 | 2020-02-21 15:53 | 21 | [8 empty] | Y | [5 empty] | 0 | 198.77 | [23 empty] | 139.15 | 153.73 | A | [9 empty] | 226 | 1429 | 104 | 570 | 0 | 0 | 0 | 296 | 0 | 298 | 0 | 0 | 0 | 30
2020-02-21 | C54567 | 3 | 고탄소 | G-AE1055LST | 연주종료 | Al 탈산 | T | 10 | 73 | 47900 | 125.97 | A | A | A |  | 1 |  | 1 | 1530 | 1569 | 6700 |  |  | 6700 | 73.91 | 33 | 90651 | 1631 | 362 | Y | 47 | 45 |  |  | C54564 | 07 |  |  |  | 도주용 | 2 |  | Y |  |  | Y | 4 | 102.2 | 12-2 | 0 | 266.88 | A |  | 1631 | 2 | 0.46 | 1559 | 1.33 | 75 | 27 | 483 | 8:03 | 25 | 25 | 0 | 0 |  | 0 | 25 |  | N2 | 2020-02-21 17:45 |  | 9 | 2020-02-21 17:20 | 33 |  |  |  |  | Y | [5 empty] | N |  |  | 5 | 0 | 33.77 | [23 empty] | 0 | 0 | A |  |  | 4.92 | 32.083 | 51.946 | 0.573 | 10.558 | 1.619 | 1446.9 | 65 | 0 | 867 | 0 | 0 | 0 | 0 | 594 | 0 | 299 | 0 | 0 | 0 | 49 |  |  | 5 | 0.125
2020-02-21 | B57048 | 2 | 저탄소 | 25MOCRS4HM |  | Si 탈산 | B | 21 | 18 | 51950 | 107.77 | A | A |  | A | 1 |  | 1 | 1555 | 1585 | 8300 |  |  | 8300 | 83.99 | 17 | 98821 | 1664 | 363 | Y | 48 | 44 | [7 empty] | 임현진 | 2 |  |  |  |  | Y |  | 101.85 | 13-3 | 0 | 269.59 | A |  | 1669 | 1 | 0.28 | 1592 | 1.49 | 82 | 39 | 294 | 4:54 | 18 | 21 | 0 | 0 | 36 | 0 | 0 |  | N2 | 2020-02-21 17:29 | 2020-02-21 18:05 | 36 | 2020-02-21 17:13 | 52 |  |  |  |  | Y | [8 empty] | 4.5 | 11.9 | 2.31 | [23 empty] | 0.52 | 0.52 | A | [9 empty] | 870 | 355 | 74 | 0 | 0 | 0 | 0 | 698 | 0 | 0 | 0 | 0 | 0 | 0 |  |  | 7
2020-02-21 | A57114 | 1 | 고탄소 | AE1070LS | 연주시작 | Al 탈산 | B | 1 | 21 | 49500 | 103.68 | A | A | A |  | 2 | 2 |  | 1520 | 1492 | 7100 | 5900 |  | 13000 | 133.45 | 12 | 97412 | 1601 |  | Y | 60 | 42 |  | Y | [5 empty] | 정용태 | 3 |  |  |  |  | Y |  | 103.9 | 13-5 | 0.09 | 212.91 | A |  | 1601 | 3 | 0.2 | 1560 | 0.93 | 85 | 28 | 241 | 4:01 | 30 | 26 | 117 | 0 |  | 0 |  |  | N2 | 2020-02-21 20:36 | 2020-02-21 20:55 | 19 | 2020-02-21 20:36 | 19 | [14 empty] | 0 | 228.75 | [19 empty] | 1.92 |  |  |  | 1.32 | 0 | A | [9 empty] | 0 | 0 | 1112 | 92 | 0 | 0 | 0 | 900 | 0 | 695 | 0 | 0 | 0 | 69 |  |  | 5 |  | 1
2020-02-21 | A57115 | 1 | 고탄소 | AE1070LS |  | Al 탈산 | B | 29 | 53 | 52300 | 89.67 | A | A | A |  | 2 | 2 |  | 1520 | 1519 | 4800 | 6400 |  | 11200 | 132.37 | 10 | 84610 | 1596 |  | Y | 48 | 30 |  | Y | [5 empty] | 정용태 | 2 |  |  |  |  | Y |  | 97.2 | 12-1 | 0 | 211.67 | A |  | 1596 | 3 | 0.2 | 1552 | 1.05 | 77 | 31 | 325 | 5:25 | 30 | 26 | 118 | 0 |  | 0 |  |  | N2 | 2020-02-21 21:23 | 2020-02-21 21:59 | 36 | 2020-02-21 21:23 | 36 |  |  |  |  | Y |  |  |  | Y | [5 empty] | 0 | 13.07 | [23 empty] | 2.22 | 0 | A | [9 empty] | 40 | 0 | 1118 | 21 | 0 | 0 | 0 | 933 | 0 | 601 | 0 | 0 | 0 | 50
2020-02-21 | B57049 | 2 | 저탄소 | 25MOCRS4HM |  | Si 탈산 | B | 35 | 54 | 51000 | 94.98 | A | A |  | A | 1 |  | 1 | 1555 | 1577 | 7900 |  |  | 7900 | 81.9 | 14 | 96460 | 1656 |  | Y | 44 | 38 | [7 empty] | 임현진 | 2 |  |  |  |  | Y |  | 107.2 | 12-10 | 0 | 230.27 | A |  | 1650 | 1 | 0.28 | 1578 | 1.76 | 68 | 28 | 192 | 3:12 | 18 | 19 | 0 | 0 |  | 0 | 0 |  | N2 | 2020-02-21 18:25 | 2020-02-21 19:00 | 34 | 2020-02-21 18:08 | 52 |  |  |  |  | Y | [8 empty] | 4.5 | 8.56 | 2.01 | [23 empty] | 0.37 | 0.37 | A | [9 empty] | 681 | 530 | 91 | 0 | 0 | 0 | 0 | 500 | 0 | 0 | 0 | 0 | 0 | 17 |  |  | 7
2020-02-21 | C54568 | 3 | 고탄소 | G-AE1055LST | TUNDISH교체전 | Al 탈산 | T | 31 | 77 | 48000 | 112.35 | A | A | A |  | 1 |  | 1 | 1530 | 1580 | 6900 |  |  | 6900 | 64.41 | 39 | 107133 | 1641 |  | Y | 56 | 41 |  |  | C54565 | 07 |  |  |  | 도주용 | 2 |  | Y |  |  | Y | 4 |  |  | 0 | 105 | A |  | 1630 | 2 | 0.44 | 1558 | 1.57 | 74 | 33 | 403 | 6:43 | 25 | 26 | 0 | 0 |  | 0 | 11 |  | N2 | 2020-02-21 19:10 |  | 5 | 2020-02-21 18:58 | 16 |  |  |  |  | Y | [5 empty] | N |  |  | 4 | 0 | 41.43 | [23 empty] | 0 | 0.03 | A |  |  | 4.834 | 32.57 | 52.344 | 0.243 | 10.828 | 1.607 | 1463.76 | 74 | 0 | 792 | 0 | 0 | 0 | 0 | 699 | 0 | 299 | 0 | 0 | 0 | 34 |  |  | 5 | 0.0652
2020-02-21 | B57050 | 2 | 저탄소 | 25MOCRS4HM | 잔강최소화전 | Si 탈산 | B | 5 | 2 | 54000 | 99.65 | A | A |  | A | 1 |  | 1 | 1555 | 1567 | 7700 |  |  | 7700 | 91.05 | 11 | 84568 | 1675 |  | Y | 44 | 34 |  |  | B57047 | 05 |  |  |  | 임현진 | 2 |  |  |  |  | Y |  | 104.1 | 13-10 | 0.07 | 252.01 | A |  | 1657 | 1 | 0.25 | 1583 | 1.76 | 73 | 24 | 242 | 4:02 | 18 | 19 | 0 | 0 |  | 0 | 0 |  | N2 | 2020-02-21 19:41 | 2020-02-21 20:13 | 32 | 2020-02-21 19:22 | 51 |  |  |  |  | Y | [8 empty] | 4.5 | 8.62 | 1.92 | [23 empty] | 0.22 | 0.22 | A | [9 empty] | 1117 | 0 | 135 | 0 | 0 | 0 | 0 | 702 | 0 | 0 | 0 | 0 | 0 | 0 |  |  | 7
2020-02-21 | A57116 | 1 | 저탄소 | SNCM26V |  | Al 탈산 | I | 32 | 38 | 51500 | 81.53 | A | A | A |  | 1 | 1 |  | 1545 | 1595 | 7800 |  |  | 7800 | 76.47 | 12 | 102000 | 1648 |  | INGOT | 44 | 39 | [6 empty] | 잉곳 생산 | 정용태 | [5 empty] | Y |  | 106.05 | 13-3 | 221.73 | 0 | A |  | 1648 | 3 | 0.25 | 1587 | 1.69 | 87 |  | 268 | 4:28 | 20 | 21 | 116 | 0 |  | 0 |  |  | N2 | 2020-02-21 19:29 |  | 29 | 2020-02-21 19:27 | [9 empty] | Y | [5 empty] | 103.78 | 73.12 | [18 empty] | 1.2 |  |  |  |  | 0 | 0 | A | [9 empty] | 464 | 1622 | 0 | 35 | 0 | 0 | 0 | 547 | 0 | 297 | 0 | 0 | 0 | 34
2020-02-21 | B57051 | 2 | 중탄소 | AE15B35C | 잔강최소화 | Si 탈산 | B | 16 | 13 | 53200 | 91.17 | A | A |  | A | 1 |  | 1 | 1540 | 1595 | 6100 |  |  | 6100 | 65.74 | 11 | 92791 | 1646 |  | Y | 42 | 34 |  |  | B57048 | 05 |  |  |  | 임현진 | 2 |  |  |  |  | N |  | 105.35 | 13-8 | 206.87 | 0 | A |  | 1641 | 1 | 0.21 | 1576 | 1.59 | 78 | 18 | 222 | 3:42 | 15 | 16 | 0 | 0 |  | 0 | 0 |  | AR | 2020-02-21 20:26 | 2020-02-21 21:29 | 63 | 2020-02-21 20:09 | 80 |  |  |  |  | Y | [8 empty] | 5 | 9.39 | 0 | [23 empty] | 0.11 | 0.11 | A | [9 empty] | 209 | 0 | 682 | 0 | 0 | 276 | 0 | 502 | 0 | 205 | 0 | 0 | 0 | 45 |  |  | 9
2020-02-21 | B57052 | 2 | 중탄소 | AE15B35C |  | Si 탈산 | B | 21 | 19 | 52200 | 93.87 | A | A |  | A | 1 |  | 1 | 1540 | 1606 | 5000 |  |  | 5000 | 53.9 | 11 | 92763 | 1647 |  | Y | 42 | 27 | [7 empty] | 임현진 | 2 |  |  |  |  | Y |  |  |  | 168.11 | 0 | A |  | 1634 | 1 | 0.22 | 1569 | 2.11 | 71 | 27 | 194 | 3:14 | 15 | 19 | 0 | 0 | 30 | 0 | 0 |  | AR | 2020-02-21 22:04 | 2020-02-21 22:35 | 31 | 2020-02-21 21:38 | 56 |  |  |  |  | Y | [8 empty] | 5 | 7.97 | 0 | [23 empty] | 0.13 | 0.13 | A | [9 empty] | 362 | 9 | 690 | 0 | 0 | 194 | 0 | 906 | 0 | 404 | 151 | 0 | 0 | 21 |  |  | 5
2020-02-21 | A57117 | 1 | 고탄소 | AE1070LS |  | Al 탈산 | B | 35 | 55 | 50000 | 88.27 | A | A | B |  | 1 | 1 |  | 1520 | 1581 | 3800 |  |  | 3800 | 37.43 | 12 | 101532 | 1591 |  | Y | 49 | 24 | [7 empty] | 정용태 | 2 |  |  |  |  | Y |  | 104.9 | 12-8 | 0 | 184.72 | A |  | 1590 | 3 | 0.2 | 1552 | 1 | 77 | 38 | 253 | 4:13 | 30 | 26 | 119 | 0 |  | 0 |  |  | N2 | 2020-02-21 22:24 | 2020-02-21 22:59 | 35 | 2020-02-21 22:23 | 37 |  |  |  |  | Y |  |  |  | Y | [5 empty] | 0 | 273.03 | [23 empty] | 8.82 | 0 | A | [9 empty] | 0 | 0 | 1100 | 63 | 0 | 0 | 0 | 449 | 0 | 295 | 0 | 0 | 0 | 39
2020-02-21 | B57053 | 2 | 중탄소 | AE15B35C |  | Si 탈산 | B | 22 | 27 | 52300 | 97.02 | A | B |  | B | 1 |  | 1 | 1540 | 1547 | 7800 |  |  | 7800 | 77.08 | 12 | 101196 | 1644 |  | Y | 45 | 40 | [7 empty] | 임승우 | 2 |  |  |  |  | Y |  | 106.6 | 13-6 | 204.84 | 0 | A |  | 1629 | 1 | 0.23 | 1578 | 1.26 | 80 | 35 | 264 | 4:24 | 15 | 16 | 0 | 0 | 30 | 0 | 0 |  | AR | 2020-02-21 23:06 | 2020-02-21 23:35 | 29 | 2020-02-21 22:49 | 46 |  |  |  |  | Y | [8 empty] | 3 | 11 | 0 | [23 empty] | 0.08 | 0.08 | A | [9 empty] | 483 | 0 | 100 | 0 | 0 | 179 | 0 | 502 | 0 | 205 | 0 | 0 | 0 | 0 |  |  | 2
2020-02-21 | C54569 | 3 | 저탄소 | 18CRNIMO7HI |  | Al 탈산 | I | 19 | 64 | 48750 | 135 | A | B | B |  | 1 |  | 1 | 1560 | 1566 | 10700 |  |  | 10700 | 131.13 | 17 | 81600 | 1584 |  | INGOT | 74 | 58 | [7 empty] | 도주용 | [7 empty] | 88.5 | 10-10 | 0.1 | 533.45 | A |  | 1673 | 2 | 0.43 | 1575 | 2.33 | 69 |  | 510 | 8:30 | 25 | 25 | 0 | 0 |  | 0 | 15 |  | N2 | 2020-02-22 00:02 |  | 17 | 2020-02-21 23:43 | [5 empty] | Y | [5 empty] | N |  |  |  | 0 | 19.02 | [18 empty] | 1.1 |  |  |  |  | 0 | 5.95 | A | [9 empty] | 748 | 1423 | 34 | 0 | 0 | 0 | 0 | 1101 | 0 | 302 | 0 | 0 | 0 | 0
2020-02-21 | A57118 | 1 | 고탄소 | AE1070LS |  | Al 탈산 | B | 32 | 39 | 51000 | 88.43 | B | B | B |  | 1 | 1 |  | 1520 | 1535 | 6100 |  |  | 6100 | 72.1 | 10 | 84610 | 1570 |  | Y | 49 | 42 | [7 empty] | 이호남 | 2 |  |  | Y |  |  |  | 105.6 | 13-2 | 0 | 285.62 | A |  | 1584 | 3 | 0.21 | 1543 | 1.05 | 68 | 25 | 266 | 4:26 | 30 | 26 | 120 | 0 |  | 0 |  |  | N2 | 2020-02-21 23:32 | 2020-02-22 00:04 | 31 | 2020-02-21 23:31 | 33 |  |  |  |  | Y |  |  |  | Y | [5 empty] | 0 | 277.35 | [23 empty] | 19.91 | 0 | A | [9 empty] | 31 | 0 | 1117 | 40 | 0 | 0 | 0 | 648 | 0 | 551 | 0 | 0 | 0 | 31
2020-02-21 | B57054 | 2 | 중탄소 | AE15B35C |  | Si 탈산 | B | 5 | 3 | 53450 | 97.15 | B | B |  | B | 1 |  | 1 | 1540 | 1566 | 6600 |  |  | 6600 | 71.15 | 11 | 92763 | 1655 |  | Y | 40 | 35 | [7 empty] | 임승우 | 2 |  |  |  |  | Y |  | 102.95 | 13-8 | 227.75 | 0 | A |  | 1636 | 1 | 0.21 | 1571 | 0 | 73 | 34 | 256 | 4:16 | 15 | 19 | 0 | 0 | 40 | 0 | 0 |  | AR | 2020-02-22 00:11 | 2020-02-22 00:42 | 31 | 2020-02-21 23:54 | 48 |  |  |  |  | Y | [8 empty] | 3.3 | 15.94 | 0 | [23 empty] | 0.08 | 0.08 | A | [9 empty] | 482 | 0 | 92 | 0 | 0 | 206 | 0 | 810 | 0 | 0 | 0 | 0 | 0 | 6 |  |  | 4
2020-02-21 | A57119 | 1 | 고탄소 | AE1070LS |  | Al 탈산 | B | 1 | 22 | 51600 | 94.03 | B | B | B |  | 1 | 1 |  | 1520 | 1498 | 6500 |  |  | 6500 | 64.02 | 12 | 101532 | 1574 |  | Y | 51 | 42 | [7 empty] | 이호남 | 2 |  | Y | N |  |  |  | 108.4 | 13-9 | 0 | 285.15 | A |  | 1582 | 3 | 0.21 | 1538 | 1.05 | 63 | 24 | 265 | 4:25 | 30 | 26 | 121 | 0 |  | 0 |  |  | N2 | 2020-02-22 00:43 | 2020-02-22 01:08 | 24 | 2020-02-22 00:42 | 25 |  |  |  |  | Y |  |  |  | Y | [5 empty] | 0 | 297.45 | [23 empty] | 30.12 | 0 | A | [9 empty] | 0 | 0 | 1038 | 37 | 0 | 0 | 0 | 593 | 0 | 501 | 0 | 0 | 0 | 38
2020-02-21 | C54570 | 3 | 저탄소 | SCM415M1 |  | Al 탈산 | I | 15 | 31 | 52850 | 120.65 | B | B | B |  | 1 |  | 1 | 1560 | 1555 | 10900 |  |  | 10900 | 109 | 20 | 100000 | 1679 |  | INGOT | 56 | 49 | [7 empty] | 박재승 | [5 empty] | Y |  | 104.3 | 13-3 | 127.72 | 0 | A |  | 1672 | 2 | 0.42 | 1593 | 1.49 | 79 |  | 381 | 6:21 | 20 | 25 | 0 | 0 |  | 0 | 10 |  | N2 | 2020-02-22 01:11 |  | 12 | 2020-02-22 00:59 | [5 empty] | Y | [5 empty] | N |  |  |  | 6.81 | 0 | [18 empty] | 1.1 |  |  |  |  | 0 | 5.95 | A | [9 empty] | 553 | 880 | 37 | 0 | 0 | 0 | 0 | 894 | 0 | 299 | 0 | 0 | 0 | 0
2020-02-21 | B57055 | 2 | 중탄소 | AE15B35C | TUNDISH교체전 | Si 탈산 | B | 16 | 14 | 52100 | 92.58 | B | B |  | B | 1 |  | 1 | 1540 | 1557 | 6700 |  |  | 6700 | 61.57 | 13 | 108821 | 1625 |  | Y | 41 | 38 | [7 empty] | 임승우 | 2 |  |  |  |  | Y |  | 102.3 | 13-5 | 185.25 | 0 | A |  | 1630 | 1 | 0.18 | 1577 | 1.45 | 79 | 36 | 203 | 3:23 | 15 | 16 | 0 | 0 |  | 0 | 0 |  | AR | 2020-02-22 01:21 | 2020-02-22 01:48 | 27 | 2020-02-22 01:00 | 48 |  |  |  |  | Y | [8 empty] | 3.5 | 11.19 | 0 | [23 empty] | 0.08 | 0.08 | A | [9 empty] | 452 | 0 | 0 | 92 | 0 | 162 | 0 | 807 | 0 | 254 | 0 | 0 | 0 | 0 |  |  | 4
2020-02-21 | A57120 | 1 | 고탄소 | AE1070LS |  | Al 탈산 | B | 20 | 38 | 50100 | 83.4 | B | B | B |  | 1 | 1 |  | 1520 | 1579 | 4700 |  |  | 4700 | 46.29 | 12 | 101532 | 1583 |  | Y | 41 | 36 | [7 empty] | 이호남 | 2 |  | Y |  |  |  |  | 103.5 | 12-10 | 0 | 288.12 | A |  | 1583 | 3 | 0.2 | 1545 | 0.93 | 70 | 21 | 260 | 4:20 | 30 | 26 | 122 | 0 |  | 0 |  |  | N2 | 2020-02-22 01:46 | 2020-02-22 02:16 | 30 | 2020-02-22 01:44 | 31 |  |  |  |  | Y |  |  |  | Y | [5 empty] | 0 | 295.65 | [23 empty] | 40.02 | 0 | A | [9 empty] | 0 | 0 | 996 | 32 | 0 | 0 | 0 | 551 | 0 | 517 | 0 | 0 | 0 | 24
2020-02-21 | C54571 | 3 | 중탄소 | SM45CS | TUNDISH교체 | Al 탈산 | B | 29 | 54 | 50050 | 113.03 | B | B | B |  | 1 |  | 1 | 1535 | 1540 | 9600 |  |  | 9600 | 104.16 | 12 | 92162 | 1665 |  | Y | 71 | 48 |  |  | C54569 | 03 |  |  |  | 박재승 | 3 |  |  | Y |  | Y |  | 103.15 | 12-6 | 195.12 | 0 | A |  | 1651 | 2 | 0.43 | 1587 | 2.13 | 94 | 33 | 324 | 5:24 | 15 | 20 | 0 | 0 |  | 0 | 10 |  | N2 | 2020-02-22 02:21 | 2020-02-22 03:15 | 54 | 2020-02-22 02:09 | 66 |  |  |  |  | Y | [5 empty] | N |  |  |  | 5.55 | 0 | [19 empty] | 2 |  |  |  | 0 | 5.95 | A | [9 empty] | 0 | 0 | 0 | 0 | 0 | 0 | 0 | 401 | 0 | 301 | 0 | 0 | 0 | 0 |  |  | 9 |  | 1
2020-02-21 | B57056 | 2 | 중탄소 | XC48 | 연주시작 | Al 탈산 | T | 21 | 20 | 52200 | 108.98 | B | B |  | B | 1 |  | 1 | 1540 | 1566 | 8200 |  |  | 8200 | 99.5 | 30 | 82410 | 1674 |  | Y | 61 | 48 | 합금철 잘못 넣어서 CR% OVER 강종변경 작업시간 지연 | [6 empty] | 임승우 | 2 |  |  |  |  | Y |  |  |  | 279.89 | 0 | A |  | 1656 | 1 | 0.23 | 1584 | 1.75 | 93 | 44 | 438 | 7:18 | 10 | 11 | 0 | 0 | 50 | 0 | 0 |  | AR | 2020-02-22 02:35 |  | 32 | 2020-02-22 02:15 | 52 |  |  |  |  | Y | [8 empty] | 5 | 16.37 | 0 | [23 empty] | 0.36 | 0.36 | A | [9 empty] | 101 | 0 | 50 | 10 | 0 | 146 | 0 | 1603 | 0 | 764 | 0 | 0 | 0 | 10 |  |  | 9 |  | 1
2020-02-21 | A57121 | 1 | 고탄소 | AE1070LS |  | Al 탈산 | B | 35 | 56 | 49800 | 83.43 | B | B | B |  | 1 | 1 |  | 1520 | 1585 | 3400 |  |  | 3400 | 40.18 | 10 | 84610 | 1587 |  | Y | 44 | 24 | [7 empty] | 이호남 | 2 |  | Y | [6 empty] | 0 | 190.42 | A |  | 1585 | 3 | 0.2 | 1544 | 1.08 | 69 | 20 | 271 | 4:31 | 30 | 26 | 123 | 0 |  | 0 |  |  | N2 | 2020-02-22 02:46 | 2020-02-22 03:17 | 30 | 2020-02-22 02:45 | 32 |  |  |  |  | Y |  |  |  | Y | [5 empty] | 0 | 276.74 | [23 empty] | 49.26 | 0 | A | [9 empty] | 0 | 0 | 896 | 21 | 0 | 0 | 0 | 299 | 0 | 298 | 0 | 0 | 0 | 25
2020-02-21 | C54572 | 3 | 중탄소 | XC48 | 연주종료 | Al 탈산 | T | 10 | 74 | 47550 | 97.97 | B | B | B |  | 1 |  | 1 | 1535 | 1541 | 7000 |  |  | 7000 | 70.78 | 36 | 98892 | 1625 |  | Y | 56 | 37 |  |  | C54570 | 04 |  |  |  | 박재승 | 3 |  |  | Y |  | Y |  | 102.35 | 12-2 | 187.32 | 0 | A |  | 1615 | 2 | 0.45 | 1568 | 1.96 | 77 | 24 | 421 | 7:01 | 10 | 11 | 0 | 0 |  | 0 | 10 |  | AR | 2020-02-22 03:25 |  | 41 | 2020-02-22 03:07 | 59 |  |  |  |  | Y | [5 empty] | N |  |  |  | 3.5 | 0 | [23 empty] | 0 | 5.95 | A | [9 empty] | 208 | 0 | 268 | 0 | 0 | 0 | 0 | 399 | 0 | 300 | 0 | 0 | 0 | 20
2020-02-21 | B57057 | 2 | 중탄소 | SM45CS |  | Al 탈산 | B | 22 | 28 | 52050 | 92.75 | B | B |  | B | 1 |  | 1 | 1540 | 1584 | 6200 |  |  | 6200 | 65.16 | 13 | 95144 | 1635 |  | Y | 42 | 33 | [7 empty] | 임승우 | 2 |  |  |  |  | Y |  | 102.15 | 13-1 | 132.98 | 0 | A |  | 1622 | 1 | 0.18 | 1572 | 1.06 | 79 | 37 | 194 | 3:14 | 15 | 16 | 0 | 0 |  | 0 | 0 |  | N2 | 2020-02-22 03:29 | 2020-02-22 04:15 | 46 | 2020-02-22 03:12 | 62 |  |  |  |  | Y | [8 empty] | 4.3 | 10.53 | 0 | [23 empty] | 0.02 | 0.02 | A | [9 empty] | 0 | 0 | 0 | 0 | 0 | 121 | 0 | 1407 | 0 | 608 | 0 | 0 | 0 | 0 |  |  | 2
2020-02-21 | A57122 | 1 | 고탄소 | AE1070LS |  | Al 탈산 | B | 32 | 40 | 50700 | 81.5 | B | B | B |  | 1 | 1 |  | 1520 | 1565 | 4300 |  |  | 4300 | 42.35 | 12 | 101532 | 1582 |  | Y | 42 | 28 | [7 empty] | 이호남 | 2 |  |  | Y |  |  |  | 104.5 | 13-1 | 0 | 299.99 | A |  | 1583 | 3 | 0.21 | 1543 | 1.03 | 68 | 22 | 254 | 4:14 | 30 | 26 | 124 | 0 |  | 0 |  |  | N2 | 2020-02-22 03:46 | 2020-02-22 04:19 | 32 | 2020-02-22 03:45 | 34 |  |  |  |  | Y |  |  |  | Y | [5 empty] | 0 | 283.08 | [23 empty] | 58.81 | 0 | A | [9 empty] | 0 | 0 | 1002 | 26 | 0 | 0 | 0 | 498 | 0 | 449 | 0 | 0 | 0 | 26
2020-02-21 | C54573 | 3 | 중탄소 | XC48 | 연주종료 | Al 탈산 | T | 19 | 65 | 49650 | 104.97 | B | B | B |  | 1 |  | 1 | 1535 | 1539 | 7100 |  |  | 7100 | 71.8 | 36 | 98892 | 1621 |  | Y | 57 | 38 | [7 empty] | 박재승 | 3 |  |  |  |  | Y |  | 100.4 | 12-2 | 148.4 | 0 | A |  | 1623 | 2 | 0.48 | 1565 | 1.66 | 74 | 22 | 335 | 5:35 | 10 | 19 | 0 | 0 |  | 0 | 10 |  | AR | 2020-02-22 04:36 |  | 34 | 2020-02-22 04:22 | 48 |  |  |  |  | Y | [5 empty] | N |  |  |  | 10.87 | 0 | [23 empty] | 0 | 5.95 | A | [9 empty] | 335 | 0 | 334 | 0 | 0 | 0 | 0 | 399 | 0 | 301 | 0 | 0 | 0 | 51
2020-02-21 | B57058 | 2 | 중탄소 | SM45CS |  | Al 탈산 | B | 5 | 4 | 53400 | 95.15 | B | B |  | B | 1 |  | 1 | 1540 | 1564 | 5700 |  |  | 5700 | 60.27 | 12 | 94572 | 1624 |  | Y | 50 | 34 | [7 empty] | 임승우 | 2 |  |  |  |  | Y |  | 102.5 | 13-7 | 197.37 | 0 | A |  | 1622 | 1 | 0.15 | 1568 | 1.44 | 75 | 37 | 197 | 3:17 | 15 | 16 | 0 | 0 |  | 0 | 0 |  | N2 | 2020-02-22 04:36 | 2020-02-22 05:13 | 38 | 2020-02-22 04:21 | 52 |  |  |  |  | Y | [8 empty] | 3.4 | 15.39 | 0 | [23 empty] | 0.01 | 0.01 | A | [9 empty] | 0 | 0 | 42 | 0 | 0 | 129 | 0 | 805 | 0 | 0 | 0 | 0 | 0 | 0
2020-02-21 | A57123 | 1 | 고탄소 | AE1070LS | TUNDISH교체전 | Al 탈산 | B | 1 | 23 | 52000 | 83.45 | B | B | B |  | 1 | 1 |  | 1520 | 1558 | 5100 |  |  | 5100 | 59.39 | 11 | 85871 | 1585 |  | Y | 41 | 32 | [7 empty] | 이호남 | 2 |  | Y |  |  |  |  | 104.5 | 13-5 | 0 | 260.01 | A |  | 1589 | 3 | 0.21 | 1546 | 1.02 | 71 | 34 | 264 | 4:24 | 30 | 26 | 125 | 0 |  | 0 |  |  | N2 | 2020-02-22 04:59 | 2020-02-22 05:20 | 21 | 2020-02-22 04:57 | 23 |  |  |  |  | Y |  |  |  | Y | [5 empty] | 0 | 299.99 | [23 empty] | 62.8 | 0 | A | [9 empty] | 0 | 0 | 1051 | 33 | 0 | 0 | 0 | 498 | 0 | 299 | 0 | 0 | 0 | 19
2020-02-21 | C54574 | 3 | 중탄소 | XC48 | 연주종료 | Al 탈산 | T | 15 | 32 | 52850 | 119.3 | B | B | B |  | 1 |  | 1 | 1535 | 1519 | 9000 |  |  | 9000 | 91.01 | 36 | 98892 | 1626 |  | Y | 72 | 48 |  |  | B57056 | 05 |  |  |  | 박재승 | 3 |  |  | Y |  | Y |  | 105 | 13-3 | 220.89 | 0 | A |  | 1620 | 2 | 0.42 | 1563 | 1.54 | 72 | 35 | 408 | 6:48 | 10 | 20 | 0 | 0 |  | 0 | 10 |  | AR | 2020-02-22 05:59 |  | 15 | 2020-02-22 05:48 | 26 |  |  |  |  | Y | [5 empty] | N |  |  |  | 6.88 | 0 | [23 empty] | 0.76 | 0 | A | [9 empty] | 251 | 0 | 542 | 0 | 0 | 0 | 0 | 806 | 0 | 300 | 100 | 0 | 0 | 13 |  |  | 2
2020-02-21 | B57059 | 2 | 중탄소 | SM45CB |  | Si 탈산 | B | 16 | 15 | 52650 | 96.93 | B | B |  | B | 1 |  | 1 | 1540 | 1565 | 5000 |  |  | 5000 | 50.4 | 12 | 99216 | 1617 | 724 | Y | 41 | 37 | B57056 잔강 5톤 C54574 줌 | [6 empty] | 임승우 | 2 |  |  |  |  | Y |  |  |  | 0 | 128.96 | A |  | 1602 | 1 | 0.13 | 1552 | 1.47 | 59 | 27 | 340 | 5:40 | 14 | 18 | 0 | 0 | 45 | 0 | 0 |  | N2 | 2020-02-22 06:11 | 2020-02-22 06:13 | 1 | 2020-02-22 05:48 | 24 |  |  |  |  | Y | [8 empty] | 4 | 14.96 | 0 | [23 empty] | 0 | 0 | A | [9 empty] | 0 | 0 | 34 | 0 | 0 | 0 | 0 | 901 | 0 | 0 | 0 | 0 | 0 | 5
2020-02-21 | A57124 | 1 | 중탄소 | SM48CH | TUNDISH교체 | Si 탈산 | B | 20 | 39 | 50700 | 80.25 | B | B | B |  | 1 | 1 |  | 1530 | 1562 | 5500 |  |  | 5500 | 54.17 | 12 | 101532 | 1626 |  | Y | 41 | 31 | [7 empty] | 이호남 | 2 |  | Y |  |  |  |  | 103.2 | 12-10 | 0 | 218.43 | A |  | 1631 | 3 | 0.22 | 1587 | 1.16 | 96 | 30 | 255 | 4:15 | 16 | 18 | 126 | 0 |  | 0 |  |  | N2 | 2020-02-22 05:58 | 2020-02-22 06:43 | 47 | 2020-02-22 05:56 | 49 |  |  |  |  | Y |  |  |  | Y | [5 empty] | 0 | 268.3 | [19 empty] | 2.03 |  |  |  | 78.54 | 0.08 | A | [9 empty] | 33 | 0 | 598 | 0 | 0 | 0 | 0 | 299 | 0 | 299 | 0 | 0 | 0 | 24 |  |  |  |  | 1
2020-02-21 | C54575 | 3 | 중탄소 | XC48 | TUNDISH교체전 | Al 탈산 | T | 29 | 55 | 49700 | 98.85 | B | D | D |  | 1 |  | 1 | 1535 | 1548 | 5900 |  |  | 5900 | 63.17 | 34 | 93398 | 1614 |  | Y | 46 | 39 |  |  | C54572 | 05 |  |  |  | 박재승 | 3 |  |  | Y |  | Y |  | 100.65 | 12-4 | 96.02 | 0 | A |  | 1608 | 2 | 0.4 | 1552 | 1.7 | 61 | 30 | 296 | 4:56 | 10 | 11 | 0 | 0 |  | 0 | 10 |  | AR | 2020-02-22 07:02 |  | 20 | 2020-02-22 06:41 | 41 |  |  |  |  | Y | [5 empty] | N |  |  |  | 5.25 | 0 | [23 empty] | 1.02 | 0 | A | [9 empty] | 215 | 0 | 986 | 0 | 0 | 0 | 0 | 600 | 0 | 300 | 85 | 0 | 0 | 0 |  |  | 2
2020-02-21 | B57060 | 2 | 중탄소 | SM45CB |  | Si 탈산 | B | 21 | 21 | 52200 | 80.42 | B | D |  | D | 1 |  | 2 | 1540 | 1566 | 4300 |  |  | 4300 | 44.75 | 12 | 96094 | 1605 |  | Y | 40 | 23 |  |  | B57057 | 05 |  |  |  | 임승우 | 2 |  |  | Y |  | Y |  | 99.7 | 12-10 | 0 | 164.34 | A |  | 1580 | 1 | 0.13 | 1550 | 0.86 | 57 | 23 | 257 | 4:17 | 14 | 15 | 0 | 0 |  | 0 | 0 |  | N2 | 2020-02-22 06:56 | 2020-02-22 07:15 | 18 | 2020-02-22 06:50 | 24 |  |  |  |  | Y | [8 empty] | 4 | 17.23 | 0 | [23 empty] | 0 | 0 | A | [9 empty] | 0 | 0 | 27 | 0 | 0 | 0 | 0 | 897 | 0 | 0 | 0 | 0 | 0 | 25
2020-02-21 | A57125 | 1 | 중탄소 | SM48CH |  | Si 탈산 | B | 35 | 57 | 49900 | 77.93 | B | D | D |  | 1 | 1 |  | 1530 | 1569 | 4000 |  |  | 4000 | 47.28 | 10 | 84610 | 1614 |  | Y | 40 | 33 | [7 empty] | 이호남 | 2 |  | Y |  |  |  |  | 97.9 | 12-1 | 0 | 219.88 | A |  | 1614 | 3 | 0.23 | 1571 | 1.19 | 80 | 35 | 255 | 4:15 | 16 | 17 | 127 | 0 |  | 0 |  |  | N2 | 2020-02-22 06:55 | 2020-02-22 07:44 | 49 | 2020-02-22 06:53 | 52 |  |  |  |  | Y |  |  |  | Y | [5 empty] | 0 | 259.76 | [23 empty] | 78.54 | 9.81 | A | [9 empty] | 26 | 0 | 586 | 19 | 0 | 0 | 0 | 297 | 0 | 298 | 0 | 0 | 0 | 57
2020-02-22 | A57126 | 1 | 중탄소 | SM48CH |  | Si 탈산 | B | 22 | 29 | 51500 | 77.48 | D | D | D |  | 1 | 1 |  | 1530 | 1563 | 5000 |  |  | 5000 | 49.25 | 12 | 101532 | 1612 |  | Y | 40 | 28 | [7 empty] | 김덕진 | 2 |  | Y |  |  |  |  | 107.4 | 13-6 | 0 | 241.71 | A |  | 1612 | 3 | 0.22 | 1568 | 1.16 | 77 | 35 | 246 | 4:06 | 16 | 17 | 128 | 0 |  | 0 |  |  | N2 | 2020-02-22 07:58 | 2020-02-22 08:44 | 45 | 2020-02-22 07:58 | 45 |  |  |  |  | Y |  |  |  | Y | [5 empty] | 0 | 271.18 | [23 empty] | 84.07 | 14.87 | A | [9 empty] | 0 | 0 | 610 | 8 | 0 | 0 | 0 | 453 | 0 | 196 | 0 | 0 | 0 | 0
2020-02-22 | B57061 | 2 | 중탄소 | SM45CB |  | Si 탈산 | B | 32 | 41 | 51450 | 67.57 | D | D |  | D | 1 |  | 1 | 1540 | 1576 | 4300 |  |  | 4300 | 44.72 | 12 | 96144 | 1605 |  | Y | 28 | 22 | [7 empty] | 김익규 | 3 |  |  | N |  | Y |  | 92.95 | 11-9 | 0.09 | 46.31 | A |  | 1592 | 1 | 0.21 | 1592 | 0 | 99 | 17 | 242 | 4:02 | 14 | 15 | 0 | 0 |  | 0 | 0 |  | N2 | 2020-02-22 07:55 | 2020-02-22 08:17 | 23 | 2020-02-22 07:47 | 31 |  |  |  |  | Y | [8 empty] | 5 | 17.63 | 0 | [23 empty] | 0 | 0 | A | [9 empty] | 0 | 0 | 75 | 0 | 0 | 0 | 0 | 1049 | 0 | 0 | 0 | 0 | 0 | 0
2020-02-22 | C54576 | 3 | 중탄소 | S43BCH | 연주시작 | Al 탈산 | T | 10 | 75 | 47850 | 144.78 | D | D | D |  | 1 |  | 1 | 1535 | 1531 | 10100 |  |  | 10100 | 105.05 | 35 | 96145 | 1660 |  | N | 67 | 62 | [17 empty] | 240.59 | 0 | A |  | 1659 | 2 | 0.42 | 1579 | 2.22 | 88 | 44 | 421 | 7:01 | 13 | 13 | 0 | 0 |  | 0 | 10 |  | AR | 2020-02-22 09:30 |  | 28 | 2020-02-22 08:48 | 71 |  |  |  |  | Y | [5 empty] | N |  |  |  | 8.63 | 0 | [23 empty] | 3.23 | 0 | A |  |  | 6.683 | 33.173 | 48.282 | 0.614 | 7.224 | 1.455 | 1438.09 | 0 | 0 | 204 | 0 | 0 | 0 | 0 | 606 | 0 | 300 | 0 | 0 | 0 | 5 |  |  | 12 |  | 1
2020-02-22 | A57127 | 1 | 중탄소 | SM48CH |  | Si 탈산 | B | 1 | 24 | 51600 | 84.38 | D | D | D |  | 1 | 1 |  | 1530 | 1563 | 4300 |  |  | 4300 | 42.35 | 12 | 101532 | 1606 |  | Y | 54 | 23 | [7 empty] | 김덕진 | 2 |  |  | Y |  |  |  | 100.85 | 13-1 | 0 | 201.06 | A |  | 1606 | 3 | 0.21 | 1553 | 1.71 | 62 | 24 | 239 | 3:59 | 16 | 17 | 129 | 0 |  | 0 |  |  | N2 | 2020-02-22 09:04 | 2020-02-22 09:46 | 43 | 2020-02-22 09:04 | 43 | [14 empty] | 0 | 222.94 | [23 empty] | 94.7 | 14.87 | A | [9 empty] | 103 | 0 | 689 | 0 | 0 | 0 | 0 | 200 | 0 | 97 | 0 | 0 | 0 | 14
2020-02-22 | B57062 | 2 | 중탄소 | SM45CB |  | Si 탈산 | B | 5 | 5 | 54600 | 73.2 | D | D |  | D | 1 |  | 1 | 1540 | 1544 | 5400 |  |  | 5400 | 56.81 | 11 | 95062 | 1584 |  | Y | 30 | 27 | [7 empty] | 김익규 | 2 |  |  |  |  | Y |  | 98.8 | 13-3 | 0 | 187.07 | A |  | 1585 | 1 | 0.13 | 1539 | 1.39 | 46 | 14 | 211 | 3:31 | 14 | 14 | 0 | 0 | 30 | 0 | 0 |  | N2 | 2020-02-22 09:03 | 2020-02-22 09:16 | 12 | 2020-02-22 08:52 | 23 |  |  |  |  | Y | [8 empty] | 3.5 | 8.08 | 0 | [23 empty] | 0 | 0 | A | [9 empty] | 0 | 0 | 66 | 0 | 0 | 0 | 0 | 1042 | 0 | 0 | 0 | 0 | 0 | 31
2020-02-22 | C54577 | 3 | 중탄소 | S43BCH | 연주종료 | Al 탈산 | T | 19 | 66 | 48550 | 97.97 | D | D | D |  | 1 |  | 1 | 1535 | 1569 | 7100 |  |  | 7100 | 69.86 | 37 | 101639 | 1629 |  | Y | 45 | 39 | [15 empty] | 95.6 | 11-7 | 103.19 | 0 | A |  | 1612 | 2 | 0.42 | 1560 | 1.27 | 69 | 30 | 326 | 5:26 | 13 | 14 | 0 | 0 |  | 0 | 10 |  | AR | 2020-02-22 10:24 |  | 45 | 2020-02-22 10:12 | 57 |  |  |  |  | Y | [5 empty] | N |  |  |  | 9.99 | 0 | [23 empty] | 0.79 | 0 | A |  |  | 5.536 | 34.399 | 48.225 | 0.48 | 8.711 | 1.401 | 1399.47 | 0 | 0 | 298 | 0 | 0 | 0 | 0 | 600 | 0 | 300 | 150 | 0 | 0 | 10 |  |  | 5
2020-02-22 | A57128 | 1 | 중탄소 | SM48CH |  | Si 탈산 | B | 20 | 40 | 50400 | 110.62 | D | D |  | D | 1 |  | 1 | 1530 | 1586 | 4300 |  |  | 4300 | 42.35 | 12 | 101532 | 1619 |  | Y | 66 | 34 | [7 empty] | 김덕진 | 2 |  |  | Y |  |  |  | 101.6 | 12-8 | 0 | 292.59 | A |  | 1604 | 1 | 0.17 | 1554 | 0 | 63 | 35 | 333 | 5:33 | 16 | 16 | 0 | 0 |  | 0 | 0 |  | N2 | 2020-02-22 10:44 | 2020-02-22 10:50 | 6 | 2020-02-22 10:27 | 23 |  |  |  |  | Y | [8 empty] | 4 | 0.11 | 19.74 | [23 empty] | 0.16 | 0.16 | A | [9 empty] | 99 | 0 | 761 | 0 | 0 | 0 | 0 | 199 | 0 | 97 | 0 | 0 | 0 | 15 |  |  | 5
2020-02-22 | B57063 | 2 | 중탄소 | SM45CB |  | Si 탈산 | B | 16 | 16 | 53050 | 69.18 | D | D |  | D | 1 |  | 1 | 1540 | 1544 | 5500 |  |  | 5500 | 53.27 | 12 | 103248 | 1607 |  | Y | 28 | 25 | [7 empty] | 김익규 | 2 |  |  |  |  | Y |  | 104.35 | 13-6 | 0 | 186.79 | A |  | 1594 | 1 | 0.12 | 1594 | 0 | 101 | 18 | 228 | 3:48 | 14 | 15 | 0 | 0 |  | 0 | 0 |  | N2 | 2020-02-22 10:03 | 2020-02-22 10:24 | 20 | 2020-02-22 09:56 | 28 |  |  |  |  | Y | [8 empty] | 4 | 8.51 | 0 | [23 empty] | 0 | 0 | A | [9 empty] | 0 | 0 | 10 | 0 | 0 | 0 | 0 | 940 | 0 | 0 | 0 | 0 | 0 | 75
2020-02-22 | B57064 | 2 | 중탄소 | SM45CB |  | Si 탈산 | B | 21 | 22 | 51700 | 64.02 | D | D | D |  | 1 |  | 1 | 1540 | 1534 | 5800 |  |  | 5800 | 59.4 | 13 | 97650 | 1606 |  | Y | 29 | 25 | [7 empty] | 김익규 | 3 |  |  |  |  | Y |  | 94.6 | 12-4 | 0.05 | 131.72 | A |  | 1609 | 2 | 0.43 | 1609 | 0 | 116 | 18 | 348 | 5:48 | 14 | 14 | 0 | 0 |  | 0 |  |  | N2 | 2020-02-22 11:01 | 2020-02-22 11:29 | 29 | 2020-02-22 11:00 | 29 | [14 empty] | 5.22 | 0 | [23 empty] | 0.9 | 0 | A | [9 empty] | 0 | 0 | 17 | 0 | 0 | 0 | 0 | 645 | 0 | 57 | 0 | 0 | 0 | 41
2020-02-22 | A57129 | 1 | 중탄소 | SM48CH |  | Si 탈산 | B | 35 | 58 | 50600 | 83.38 | D | D |  | D | 1 |  | 1 | 1530 | 1548 | 5100 |  |  | 5100 | 60.28 | 10 | 84610 | 1613 |  | Y | 42 | 27 | [7 empty] | 김덕진 | 2 |  |  | Y |  |  |  | 99.25 | 12-2 | 0.06 | 176.75 | A |  | 1605 | 1 | 0.2 | 1553 | 0 | 62 | 31 | 227 | 3:47 | 16 | 17 | 0 | 0 |  | 0 | 0 |  | N2 | 2020-02-22 11:31 | 2020-02-22 11:54 | 23 | 2020-02-22 11:16 | 38 |  |  |  |  | Y | [8 empty] | 4 | 0 | 11.34 | [23 empty] | 0.29 | 0.29 | B | [9 empty] | 104 | 0 | 722 | 0 | 0 | 0 | 0 | 196 | 0 | 99 | 0 | 0 | 0 | 9 |  |  | 5
2020-02-22 | C54578 | 3 | 중탄소 | S43BCH | 연주종료 | Al 탈산 | T | 15 | 33 | 52750 | 82.9 | D | D | D |  | 1 |  | 1 | 1535 | 1568 | 6900 |  |  | 6900 | 71.77 | 35 | 96145 | 1612 |  | Y | 48 | 36 | [15 empty] | 95.7 | 12-3 | 98.11 | 0 | A |  | 1624 | 2 | 0.46 | 1572 | 1.93 | 81 | 37 | 355 | 5:55 | 13 | 13 | 0 | 0 |  | 0 | 15 |  | AR | 2020-02-22 11:39 |  | 34 | 2020-02-22 11:31 | 42 |  |  |  |  | Y | [5 empty] | N |  |  |  | 5.89 | 0 | [23 empty] | 0.37 | 0 | A | [9 empty] | 0 | 0 | 1016 | 0 | 0 | 0 | 0 | 591 | 0 | 300 | 0 | 0 | 0 | 6 |  |  | 5
2020-02-22 | B57065 | 2 | 중탄소 | SM45CB | 잔강최소화전 | Si 탈산 | B | 32 | 42 | 51050 | 84.3 | D | D | D |  | 1 |  | 1 | 1540 | 1534 | 6600 |  |  | 6600 | 81.66 | 12 | 80824 | 1616 |  | Y | 36 | 30 | [7 empty] | 김익규 | 3 |  |  |  |  | N |  | 94.25 | 11-10 | 0.26 | 18.84 | A |  | 1599 | 2 | 0.43 | 1599 | 0 | 106 | 14 | 334 | 5:34 | 14 | 14 | 0 | 0 |  | 0 | 0 |  | N2 | 2020-02-22 12:29 | 2020-02-22 12:43 | 14 | 2020-02-22 12:20 | 23 | [14 empty] | 5.25 | 0 | [23 empty] | 0 | 0 | A | [9 empty] | 0 | 0 | 63 | 0 | 0 | 0 | 0 | 1720 | 0 | 0 | 0 | 0 | 0 | 40
2020-02-22 | A57130 | 1 | 중탄소 | SM48CH |  | Si 탈산 | B | 33 | 41 | 50300 | 97.3 | D | D |  | D | 1 |  | 1 | 1530 | 1530 | 5600 |  |  | 5600 | 66.19 | 10 | 84610 | 1619 |  | Y | 40 | 30 | [7 empty] | 김덕진 | 2 | [6 empty] | 92 | 11-8 | 0.79 | 274.48 | A |  | 1597 | 1 | 0.16 | 1540 | 1.21 | 49 | 13 | 244 | 4:04 | 16 | 17 | 0 | 0 |  | 0 | 0 |  | N2 | 2020-02-22 12:46 | 2020-02-22 12:58 | 12 | 2020-02-22 12:34 | 24 |  |  |  |  | Y | [8 empty] | 5 | 0 | 15.74 | [23 empty] | 0.24 | 0.24 | A | [9 empty] | 72 | 0 | 700 | 0 | 0 | 0 | 0 | 296 | 0 | 101 | 0 | 0 | 0 | 0 |  |  | 5
2020-02-22 | C54579 | 3 | 중탄소 | S43BCH | 연주종료 | Al 탈산 | T | 29 | 56 | 49600 | 94.52 | D | D | D |  | 1 |  | 1 | 1535 | 1557 | 6500 |  |  | 6500 | 55.03 | 43 | 118121 | 1628 |  | Y | 57 | 34 | [15 empty] | 94.7 | 11-8 | 153.76 | 0 | A |  | 1606 | 2 | 0.43 | 1560 | 1.7 | 69 | 33 | 302 | 5:02 | 13 | 13 | 0 | 0 |  | 0 | 10 |  | AR | 2020-02-22 12:59 |  | 16 | 2020-02-22 12:48 | 27 |  |  |  |  | Y | [5 empty] | N |  |  |  | 5.8 | 0 | [23 empty] | 0.92 | 0 | A | [9 empty] | 0 | 0 | 1077 | 0 | 0 | 0 | 0 | 601 | 0 | 301 | 0 | 0 | 0 | 0 |  |  | 5
2020-02-22 | B57066 | 2 | 저탄소 | SM20CB | 잔강최소화 | Si 탈산 | B | 5 | 6 | 53500 | 70.8 | D | D |  | D | 1 |  | 1 | 1555 | 1584 | 5200 |  |  | 5200 | 53.17 | 12 | 97800 | 1645 |  | Y | 32 | 26 | [7 empty] | 김익규 | 3 |  |  |  |  | Y |  | 94.6 | 12-8 | 210.71 | 0 | A |  | 1625 | 1 | 0.17 | 1625 | 0 | 111 | 12 | 190 | 3:10 | 14 | 14 | 0 | 0 |  | 0 | 0 |  | N2 | 2020-02-22 13:20 | 2020-02-22 14:02 | 43 | 2020-02-22 13:13 | 50 |  |  |  |  | Y | [8 empty] | 4 | 7.04 | 0.65 | [23 empty] | 0 | 0 | A | [9 empty] | 0 | 0 | 35 | 0 | 0 | 0 | 0 | 385 | 0 | 232 | 0 | 0 | 0 | 14
2020-02-22 | A57131 | 1 | 중탄소 | SM48CH | TUNDISH교체전 | Si 탈산 | B | 22 | 30 | 52550 | 88.47 | D | D |  | D | 1 |  | 1 | 1530 | 1553 | 5600 |  |  | 5600 | 54.43 | 14 | 102882 | 1620 |  | Y | 52 | 30 | [7 empty] | 김덕진 | 2 | [6 empty] | 94.75 | 12-3 | 1.83 | 223.12 | A |  | 1607 | 1 | 0.18 | 1554 | 0 | 63 | 24 | 232 | 3:52 | 16 | 17 | 0 | 0 | 80 | 0 | 0 |  | N2 | 2020-02-22 13:52 | 2020-02-22 14:01 | 9 | 2020-02-22 13:42 | 19 |  |  |  |  | Y | [8 empty] | 5 | 0 | 13.01 | [23 empty] | 0.17 | 0.17 | A | [9 empty] | 38 | 0 | 695 | 0 | 0 | 0 | 0 | 656 | 0 | 248 | 0 | 0 | 0 | 22 |  |  | 5
2020-02-22 | C54580 | 3 | 중탄소 | S43BCH2 | 연주종료 | Al 탈산 | T | 10 | 76 | 47150 | 98.07 | D | D | A |  | 1 |  | 1 | 1535 | 1540 | 7200 |  |  | 7200 | 109.21 | 24 | 65928 | 1628 |  | Y | 49 | 36 | [15 empty] | 93.2 | 11-3 | 115.82 | 0 | A |  | 1622 | 2 | 0.42 | 1561 | 1.97 | 71 | 38 | 294 | 4:54 | 18 | 18 | 0 | 0 |  | 0 |  |  | AR | 2020-02-22 14:11 |  | 9 | 2020-02-22 13:52 | 28 | [14 empty] | 7.01 | 0 | [23 empty] | 0 | 0 | A | [9 empty] | 89 | 0 | 982 | 0 | 0 | 0 | 0 | 601 | 0 | 300 | 0 | 0 | 0 | 17 |  |  | 5
2020-02-22 | B57067 | 2 | 중탄소 | KFMN438V | TUNDISH교체 | Si 탈산 | B | 16 | 17 | 52850 | 110.75 | D | A | A |  | 1 |  | 1 | 1540 | 1575 | 8300 |  |  | 8300 | 98.1 | 10 | 84610 | 1695 |  | Y | 58 | 41 | [7 empty] | 김익규 | 2 | [8 empty] | 0 | 282.76 | A |  | 1680 | 2 | 0.43 | 1588 | 2.19 | 94 | 38 | 381 | 6:21 | 18 | 20 | 0 | 0 |  | 0 | 0 |  | N2 | 2020-02-22 15:09 | 2020-02-22 15:32 | 25 | 2020-02-22 14:49 | 45 |  |  |  |  | Y | [8 empty] | 5 | 0 | 4.63 | [19 empty] | 1.95 |  |  |  | 0.69 | 0.69 | B | [9 empty] | 29 | 0 | 71 | 0 | 0 | 0 | 0 | 755 | 0 | 0 | 0 | 0 | 0 | 11 |  |  | 7 |  | 1
2020-02-22 | A57132 | 1 | 저탄소 | SM20CB |  | Si 탈산 | B | 1 | 25 | 55600 | 83.47 | D | A |  | A | 1 |  | 1 | 1540 | 1559 | 5400 |  |  | 5400 | 53.89 | 12 | 100207 | 1655 |  | Y | 39 | 29 | [7 empty] | 김덕진 | 2 | [6 empty] | 94.75 | 12-4 | 270.76 | 0 | A |  | 1636 | 1 | 0.16 | 1580 | 1.56 | 66 | 24 | 314 | 5:14 | 14 | 14 | 0 | 0 |  | 0 | 0 |  | N2 | 2020-02-22 14:49 | 2020-02-22 15:05 | 16 | 2020-02-22 14:39 | 26 |  |  |  |  | Y | [8 empty] | 5 | 10.53 | 0 | [23 empty] | 0.02 | 0.02 | B | [9 empty] | 0 | 0 | 375 | 0 | 0 | 0 | 0 | 914 | 0 | 295 | 0 | 0 | 0 | 25
2020-02-22 | C54581 | 3 | 중탄소 | S43BCH2 | TUNDISH교체전 | Al 탈산 | T | 19 | 67 | 48950 | 117.97 | D | A | A |  | 1 |  | 1 | 1535 | 1547 | 7100 |  |  | 7100 | 83.38 | 31 | 85157 | 1646 |  | Y | 69 | 50 | [15 empty] | 94.2 | 11-5 | 208.19 | 0 | A |  | 1611 | 2 | 0.44 | 1611 | 0 | 121 | 39 | 282 | 4:42 | 18 | 28 | 0 | 0 |  | 0 | 7 |  | AR | 2020-02-22 15:39 |  | 3 | 2020-02-22 15:32 | 10 |  |  |  |  | N | [5 empty] | N |  |  | 5.5 | 20.64 | 1.53 | 통신펄트로인해 작업지연 공정이 바빠 볼텍스 넣지못함 합금철투입구 수동으로 강제개공하여 수동으로 대차조작으로 강제오픈함 | [22 empty] | 0 | 0 | A | [9 empty] | 0 | 0 | 21 | 0 | 0 | 0 | 0 | 788 | 0 | 300 | 0 | 0 | 0 | 18
2020-02-22 | B57068 | 2 | 중탄소 | KFMN438V |  | Si 탈산 | B | 21 | 23 | 51900 | 130.85 | A | A | A |  | 1 |  | 1 | 1540 | 1534 | 9100 |  |  | 9100 | 107.55 | 10 | 84610 | 1664 |  | Y | 70 | 45 | [7 empty] | 임현진 | 2 |  |  |  |  | Y |  |  |  | 0 | 326.14 | A |  | 1611 | 2 | 0.44 | 1549 | 1.43 | 55 | 24 | 524 | 8:44 | 18 | 18 | 0 | 0 |  | 0 | 0 |  | N2 | 2020-02-22 16:38 | 2020-02-22 16:41 | 3 | 2020-02-22 16:13 | 27 |  |  |  |  | Y | [5 empty] | N |  |  | 5 | 0.98 | 4.3 | [23 empty] | 0.8 | 0.8 | B | [9 empty] | 0 | 0 | 524 | 0 | 0 | 0 | 0 | 1228 | 0 | 107 | 0 | 0 | 0 | 59 |  |  | 7
2020-02-22 | A57133 | 1 | 저탄소 | SM20CB | TUNDISH교체전 | Si 탈산 | B | 20 | 41 | 50700 | 71.95 | A | A |  | A | 1 |  | 1 | 1540 | 1503 | 6200 |  |  | 6200 | 96.09 | 8 | 64521 | 1632 |  | Y | 35 | 32 | [7 empty] | 정용태 | 2 |  |  |  |  | Y |  | 93.45 | 11-9 | 340.72 | 0 | A |  | 1628 | 1 | 0.13 | 1581 | 1.52 | 67 | 22 | 182 | 3:02 | 14 | 14 | 0 | 0 | 30 | 0 | 0 |  | N2 | 2020-02-22 15:44 | 2020-02-22 16:12 | 27 | 2020-02-22 15:38 | 34 |  |  |  |  | Y | [8 empty] | 5.5 | 8.7 | 0 | [23 empty] | 0 | 0 | A | [9 empty] | 0 | 0 | 312 | 0 | 0 | 0 | 0 | 399 | 0 | 296 | 0 | 0 | 0 | 22
2020-02-22 | A57134 | 1 | 저탄소 | ATA105M18 | TUNDISH교체 | Al 탈산 | B | 33 | 42 | 51000 | 88.83 | A | A | A |  | 1 | 1 |  | 1540 | 1560 | 8000 |  |  | 8000 | 83.1 | 11 | 96272 | 1639 |  | Y | 47 | 44 | [7 empty] | 정용태 | 2 | [6 empty] | 104 | 12-10 | 298.9 | 0 | A |  | 1639 | 3 | 0.27 | 1601 | 0.93 | 88 | 28 | 299 | 4:59 | 18 | 20 | 1 | 0 |  | 0 |  |  | AR | 2020-02-22 17:06 | 2020-02-22 17:38 | 33 | 2020-02-22 17:05 | 34 | [8 empty] | N | [5 empty] | 95.25 | 66.81 | [19 empty] | 2.31 | 1.58 |  |  | 96 | 34.43 | A | [9 empty] | 0 | 0 | 957 | 29 | 0 | 0 | 0 | 1419 | 0 | 895 | 195 | 0 | 0 | 34 |  |  |  |  | 1
2020-02-22 | B57069 | 2 | 중탄소 | KFMN438V |  | Si 탈산 | B | 32 | 43 | 51250 | 111.38 | A | A |  | A | 1 |  | 1 | 1540 | 1546 | 8500 |  |  | 8500 | 83.72 | 12 | 101532 | 1676 |  | Y | 47 | 43 | [7 empty] | 임현진 | 2 |  |  |  |  | Y |  | 101.55 | 12-7 | 0 | 381.55 | A |  | 1643 | 1 | 0.13 | 1562 | 0 | 68 | 31 | 254 | 4:14 | 18 | 19 | 0 | 0 |  | 0 | 0 |  | N2 | 2020-02-22 17:31 | 2020-02-22 17:47 | 16 | 2020-02-22 17:11 | 36 |  |  |  |  | Y | [8 empty] | 5 | 0 | 12.66 | [23 empty] | 0.79 | 0.79 | A | [9 empty] | 0 | 0 | 609 | 0 | 0 | 0 | 0 | 500 | 0 | 205 | 0 | 0 | 0 | 55
2020-02-22 | C54582 | 3 | 중탄소 | SM45CB2 | 연주시작 | Si 탈산 | T | 15 | 34 | 53000 | 105.85 | A | A | A |  | 1 |  | 1 | 1535 | 1563 | 6700 |  |  | 6700 | 81.3 | 30 | 82410 | 1675 |  | Y | 53 | 37 | [7 empty] | 정종훈 | 2 | [6 empty] | 85.7 | 11-2 | 279.31 | 0 | A |  | 1648 | 2 | 0.45 | 1581 | 2.91 | 88 | 37 | 339 | 5:39 | 7 | 7 | 0 | 0 |  | 0 | 31 |  | N2 | 2020-02-22 17:46 |  | -124 | 2020-02-22 17:15 | -93 |  |  |  |  | Y | [5 empty] | Y |  |  | 6 | 0 | 4.13 | [23 empty] | 0 | 0.82 | A | [9 empty] | 0 | 0 | 18 | 0 | 0 | 0 | 0 | 1104 | 0 | 0 | 0 | 0 | 0 | 10 |  |  | 9 |  | 1
2020-02-22 | A57135 | 1 | 저탄소 | ATA105M18 |  | Al 탈산 | B | 35 | 59 | 50200 | 76.98 | A | A | A |  | 1 | 1 |  | 1540 | 1571 | 5500 |  |  | 5500 | 57.13 | 11 | 96272 | 1642 | 727 | Y | 46 | 36 | [7 empty] | 정용태 | 2 |  |  |  |  | Y |  | 100.75 | 12-3 | 299.88 | 0 | A |  | 1642 | 3 | 0.26 | 1593 | 1.58 | 80 | 33 | 254 | 4:14 | 18 | 19 | 2 | 0 |  | 0 |  |  | AR | 2020-02-22 17:59 | 2020-02-22 18:40 | 41 | 2020-02-22 17:59 | 42 |  |  |  |  | Y |  |  |  | N | [5 empty] | 71.58 | 44.09 | [20 empty] | 0.89 |  |  | 97.07 | 34.43 | A | [9 empty] | 0 | 0 | 1192 | 62 | 0 | 0 | 0 | 995 | 0 | 298 | 0 | 0 | 0 | 62
2020-02-22 | B57070 | 2 | 중탄소 | KFMN438V |  | Si 탈산 | B | 22 | 31 | 52300 | 108.27 | A | A |  | A | 1 |  | 1 | 1540 | 1555 | 7900 |  |  | 7900 | 77.81 | 12 | 101532 | 1665 | 370 | Y | 45 | 39 | [7 empty] | 임현진 | 2 |  |  |  |  | Y |  | 104.3 | 13-3 | 0 | 330.41 | A |  | 1641 | 1 | 0.13 | 1563 | 1.55 | 69 | 29 | 286 | 4:46 | 18 | 19 | 0 | 0 |  | 0 | 0 |  | N2 | 2020-02-22 18:35 | 2020-02-22 18:54 | 19 | 2020-02-22 18:11 | 43 |  |  |  |  | Y | [8 empty] | 5 | 0 | 15.04 | V % 연연주 부위 상한 값 적용 | [22 empty] | 0.76 | 0.76 | B | [9 empty] | 0 | 0 | 697 | 0 | 0 | 0 | 0 | 502 | 0 | 210 | 0 | 0 | 0 | 31
2020-02-22 | C54583 | 3 | 중탄소 | SM45CB2 | 연주종료 | Si 탈산 | T | 29 | 57 | 50350 | 95.87 | A | A | A |  | 1 |  | 1 | 1535 | 1775 | 7000 |  |  | 7000 | 77.22 | 33 | 90651 | 1627 | 723 | Y | 60 | 39 |  |  | C54581 | 02 |  |  |  | 도주용 | 2 |  | Y |  |  | Y | 4 | 97.05 | 11-10 | 280.86 | 0 | A |  | 1614 | 2 | 0.42 | 1562 | 2.08 | 69 | 34 | 373 | 6:13 | 7 | 11 | 0 | 0 |  | 0 | 12 |  | N2 | 2020-02-22 18:38 |  | 24 | 2020-02-22 18:27 | 36 |  |  |  |  | Y | [5 empty] | Y |  |  | 5 | 0 | 8.01 | [23 empty] | 0 | 0 | A | [9 empty] | 0 | 0 | 37 | 0 | 0 | 0 | 0 | 1107 | 0 | 0 | 0 | 0 | 0 | 0 |  |  | 5
2020-02-22 | A57136 | 1 | 저탄소 | ATA105M18 |  | Al 탈산 | B | 16 | 18 | 52000 | 82.28 | A | A | A |  | 1 | 1 |  | 1540 | 1548 | 5700 |  |  | 5700 | 65.13 | 10 | 87520 | 1628 |  | Y | 41 | 32 | [7 empty] | 정용태 | 2 |  |  |  |  | Y |  | 99.65 | 13-1 | 207.44 | 0 | A |  | 1628 | 3 | 0.25 | 1586 | 1.02 | 73 | 35 | 261 | 4:21 | 18 | 19 | 3 | 0 |  | 0 |  |  | AR | 2020-02-22 19:09 | 2020-02-22 19:41 | 32 | 2020-02-22 19:08 | 34 |  |  |  |  | Y |  |  |  | N | [5 empty] | 95.09 | 53.13 | [20 empty] | 0.8 |  |  | 98.48 | 34.43 | A | [9 empty] | 0 | 0 | 862 | 24 | 0 | 0 | 0 | 1049 | 0 | 495 | 0 | 0 | 0 | 38
2020-02-22 | B57071 | 2 | 중탄소 | SFMN438VS2 |  | Si 탈산 | B | 1 | 26 | 52650 | 103.23 | A | A |  | A | 1 |  | 1 | 1540 | 1544 | 8400 |  |  | 8400 | 82.73 | 12 | 101532 | 1656 |  | Y | 51 | 41 | [7 empty] | 임현진 | 2 |  |  |  |  | Y |  | 100.95 | 12-10 | 0 | 261.12 | A |  | 1633 | 1 | 0.16 | 1553 | 1.71 | 59 | 27 | 300 | 5:00 | 18 | 19 | 0 | 0 |  | 0 | 0 |  | N2 | 2020-02-22 19:38 | 2020-02-22 19:58 | 20 | 2020-02-22 19:20 | 37 |  |  |  |  | Y | [8 empty] | 4.5 | 0 | 11.5 | [23 empty] | 0.6 | 0.6 | A | [9 empty] | 0 | 14 | 673 | 0 | 0 | 0 | 0 | 850 | 0 | 308 | 0 | 0 | 0 | 40
2020-02-22 | C54584 | 3 | 중탄소 | SM45CB | 연주종료 | Si 탈산 | T | 10 | 77 | 47300 | 83.98 | A | A | A |  | 1 |  | 1 | 1535 | 1542 | 5900 |  |  | 5900 | 61.37 | 35 | 96145 | 1620 | 362 | Y | 41 | 34 | [7 empty] | 도주용 | 2 |  |  |  |  | Y | 4 | 96.1 | 11-5 | 246.49 | 0 | A |  | 1606 | 2 | 0.45 | 1563 | 1.3 | 70 | 19 | 531 | 8:51 | 7 | 7 | 0 | 0 |  | 0 |  |  | N2 | 2020-02-22 19:35 |  | 31 | 2020-02-22 19:24 | 42 | [14 empty] | 0 | 8.55 | [23 empty] | 0 | 0 | A | [9 empty] | 0 | 0 | 27 | 0 | 0 | 0 | 0 | 1102 | 0 | 0 | 0 | 0 | 0 | 28 |  |  | 4
2020-02-22 | A57137 | 1 | 저탄소 | ATA105M18 |  | Al 탈산 | B | 20 | 42 | 50700 | 77.45 | A | A | A |  | 1 | 1 |  | 1540 | 1551 | 6100 |  |  | 6100 | 58.08 | 12 | 105024 | 1615 |  | Y | 42 | 38 | [7 empty] | 정용태 | 2 |  |  |  |  | Y |  | 104.5 | 12-10 | 306.55 | 0 | A |  | 1615 | 3 | 0.25 | 1586 | 0.81 | 73 | 33 | 265 | 4:25 | 18 | 19 | 4 | 0 |  | 0 |  |  | AR | 2020-02-22 20:10 | 2020-02-22 20:39 | 29 | 2020-02-22 20:10 | 29 |  |  |  |  | Y |  |  |  | N | [5 empty] | 0.08 | 0 | [20 empty] | 0.88 |  |  | 99.7 | 34.43 | A | [9 empty] | 0 | 0 | 1133 | 0 | 0 | 0 | 0 | 988 | 0 | 495 | 0 | 0 | 0 | 42
2020-02-22 | B57072 | 2 | 중탄소 | SFMN438VS2 |  | Si 탈산 | B | 21 | 24 | 51950 | 104.32 | A | A |  | A | 1 |  | 1 | 1540 | 1567 | 7600 |  |  | 7600 | 64.16 | 14 | 118454 | 1657 |  | Y | 48 | 39 | [7 empty] | 임현진 | 2 |  |  |  |  | Y |  | 103.25 | 13-3 | 0 | 248.86 | A |  | 1642 | 1 | 0.16 | 1559 | 1.66 | 65 | 36 | 274 | 4:34 | 18 | 18 | 0 | 0 |  | 0 | 0 |  | N2 | 2020-02-22 20:43 | 2020-02-22 20:57 | 14 | 2020-02-22 20:24 | 32 |  |  |  |  | Y | [8 empty] | 4.5 | 0 | 11.16 | [23 empty] | 0.54 | 0.54 | A | [9 empty] | 0 | 17 | 608 | 0 | 0 | 0 | 0 | 501 | 0 | 107 | 0 | 0 | 0 | 51
2020-02-22 | C54585 | 3 | 중탄소 | SM45CB | 연주종료 | Si 탈산 | T | 19 | 68 | 48950 | 82.37 | A | A | A |  | 1 |  | 1 | 1535 | 1534 | 6100 |  |  | 6100 | 71.63 | 31 | 85157 | 1623 |  | Y | 43 | 32 |  |  | C54582 | 05 |  |  |  | 정종훈 | 2 |  |  | Y |  | Y |  | 97.6 | 11-8 | 215.57 | 0 | A |  | 1598 | 2 | 0.45 | 1566 | 1.07 | 73 | 22 | 334 | 5:34 | 7 | 7 | 0 | 0 |  | 0 |  |  | N2 | 2020-02-22 20:36 |  | 35 | 2020-02-22 20:26 | 46 | [14 empty] | 0 | 5.01 | [23 empty] | 0 | 0 | A | [9 empty] | 0 | 0 | 22 | 0 | 0 | 0 | 0 | 995 | 0 | 0 | 0 | 0 | 0 | 27 |  |  | 5
2020-02-22 | A57138 | 1 | 저탄소 | ATA105M18 |  | Al 탈산 | B | 33 | 43 | 50300 | 76.38 | A | A | A |  | 1 | 1 |  | 1540 | 1558 | 5100 |  |  | 5100 | 54.18 | 11 | 94136 | 1633 |  | Y | 42 | 33 | [7 empty] | 정용태 | 2 |  |  |  |  | Y |  | 102.85 | 12-8 | 256.24 | 0 | A |  | 1633 | 3 | 0.25 | 1580 | 1.56 | 67 | 31 | 240 | 4:00 | 18 | 19 | 5 | 0 |  | 0 |  |  | AR | 2020-02-22 21:12 | 2020-02-22 21:40 | 28 | 2020-02-22 21:11 | 29 | [8 empty] | Y | [5 empty] | 92.85 | 30.18 | [20 empty] | 0.77 |  |  | 100.93 | 34.43 | A | [9 empty] | 0 | 0 | 993 | 31 | 0 | 0 | 0 | 853 | 0 | 299 | 0 | 0 | 0 | 54
2020-02-22 | B57073 | 2 | 중탄소 | SFMN438VS2 |  | Si 탈산 | B | 5 | 7 | 54550 | 104.85 | A | A |  | A | 1 |  | 1 | 1540 | 1574 | 7600 |  |  | 7600 | 74.85 | 12 | 101532 | 1664 |  | Y | 44 | 38 | [7 empty] | 임현진 | 2 |  |  |  |  | Y |  | 103.25 | 13-7 | 0 | 242.07 | A |  | 1648 | 1 | 0.16 | 1560 | 1.58 | 66 | 37 | 311 | 5:11 | 18 | 18 | 0 | 0 |  | 0 | 0 |  | N2 | 2020-02-22 21:47 | 2020-02-22 22:00 | 14 | 2020-02-22 21:27 | 33 |  |  |  |  | Y | [8 empty] | 5 | 0 | 14.94 | [23 empty] | 0.64 | 0.64 | A | [9 empty] | 46 | 0 | 619 | 0 | 0 | 0 | 0 | 401 | 0 | 207 | 0 | 0 | 0 | 45
2020-02-22 | C54586 | 3 | 중탄소 | SM45CB | 연주종료 | Si 탈산 | T | 15 | 35 | 52700 | 84.13 | A | A | A |  | 1 |  | 1 | 1535 | 1530 | 6300 |  |  | 6300 | 65.53 | 35 | 96145 | 1622 |  | Y | 42 | 33 |  |  | C54583 | 05 |  |  |  | 도주용 | 2 |  |  | Y |  | Y | 4 | 103.75 | 13-1 | 151.74 | 0 | A |  | 1603 | 2 | 0.46 | 1564 | 1.18 | 71 | 27 | 386 | 6:26 | 7 | 7 | 0 | 0 |  | 0 |  |  | N2 | 2020-02-22 21:42 |  | 35 | 2020-02-22 21:33 | 44 | [14 empty] | 6.58 | 0 | [23 empty] | 0.64 | 0 | A | [9 empty] | 0 | 0 | 42 | 0 | 0 | 0 | 0 | 700 | 0 | 0 | 0 | 0 | 0 | 30 |  |  | 4
2020-02-22 | A57139 | 1 | 저탄소 | ATA105M18 |  | Al 탈산 | B | 35 | 60 | 49800 | 75.68 | A | A | C |  | 1 | 1 |  | 1540 | 1587 | 4500 |  |  | 4500 | 46.74 | 11 | 96272 | 1617 | 361 | Y | 42 | 28 | [7 empty] | 정용태 | 3 |  |  |  |  | Y |  | 102.2 | 12-4 | 235.3 | 0 | A |  | 1617 | 3 | 0.26 | 1576 | 1.28 | 63 | 28 | 247 | 4:07 | 18 | 19 | 6 | 0 |  | 0 |  |  | AR | 2020-02-22 22:17 | 2020-02-22 22:46 | 29 | 2020-02-22 22:15 | 31 | [8 empty] | Y | [5 empty] | 70.95 | 52.04 | [20 empty] | 0.99 |  |  | 0.06 | 0 | A | [9 empty] | 0 | 0 | 931 | 15 | 0 | 0 | 0 | 749 | 0 | 297 | 0 | 0 | 0 | 53
2020-02-22 | B57074 | 2 | 중탄소 | SFMN438VS2 |  | Si 탈산 | B | 22 | 32 | 51800 | 97.58 | A | A |  | C | 1 |  | 1 | 1540 | 1555 | 7000 |  |  | 7000 | 68.94 | 12 | 101532 | 1635 |  | Y | 43 | 37 | [7 empty] | 임현진 | 2 |  |  |  |  | Y |  |  |  | 0 | 277.72 | A |  | 1625 | 1 | 0.17 | 1556 | 1.36 | 62 | 35 | 277 | 4:37 | 18 | 18 | 0 | 0 |  | 0 | 0 |  | N2 | 2020-02-22 22:46 | 2020-02-22 23:02 | 16 | 2020-02-22 22:30 | 31 |  |  |  |  | Y | [8 empty] | 4 | 0 | 9.75 | [23 empty] | 0.31 | 0.31 | A | [9 empty] | 0 | 30 | 642 | 0 | 0 | 0 | 0 | 401 | 0 | 204 | 0 | 0 | 0 | 22 |  |  | 5
2020-02-22 | C54587 | 3 | 중탄소 | SM45CB | 연주종료 | Si 탈산 | T | 29 | 58 | 50100 | 88.42 | A | C | C |  | 1 |  | 1 | 1535 | 1539 | 5500 |  |  | 5500 | 58.89 | 34 | 93398 | 1607 |  | Y | 46 | 32 |  |  | C54584 | 05 |  |  |  | 정종훈 | 2 |  |  | Y |  | Y |  | 97.2 | 11-10 | 151.46 | 0 | A |  | 1593 | 2 | 0.47 | 1562 | 1.29 | 69 | 25 | 362 | 6:02 | 7 | 7 | 0 | 0 |  | 0 | 18 |  | N2 | 2020-02-22 22:56 |  | 28 | 2020-02-22 22:37 | 46 |  |  |  |  | Y | [5 empty] | Y |  |  |  | 5.72 | 0 | [23 empty] | 0 | 0 | A | [9 empty] | 0 | 0 | 9 | 0 | 0 | 0 | 0 | 793 | 0 | 0 | 0 | 0 | 0 | 27 |  |  | 5
2020-02-22 | A57140 | 1 | 저탄소 | ATA105M18 |  | Al 탈산 | B | 16 | 19 | 52000 | 75.25 | C | C | C |  | 1 | 1 |  | 1540 | 1543 | 6300 |  |  | 6300 | 59.99 | 12 | 105024 | 1627 |  | Y | 43 | 35 | [7 empty] | 박안희 | 2 |  |  |  |  | Y |  | 101.25 | 13-2 | 313.29 | 0.08 | A |  | 1627 | 3 | 0.27 | 1588 | 1.22 | 75 | 30 | 250 | 4:10 | 18 | 19 | 7 | 0 |  | 0 |  |  | AR | 2020-02-22 23:21 | 2020-02-22 23:54 | 33 | 2020-02-22 23:20 | 34 | [8 empty] | Y | [5 empty] | 70.35 | 53.27 | [20 empty] | 0.79 |  |  | 2.07 | 0 | A | [9 empty] | 0 | 0 | 627 | 31 | 0 | 0 | 0 | 746 | 0 | 620 | 0 | 0 | 0 | 26
2020-02-22 | B57075 | 2 | 중탄소 | SFMN438VS2 | TUNDISH교체전 | Si 탈산 | B | 1 | 27 | 52900 | 100.65 | C | C |  | C | 1 |  | 1 | 1540 | 1614 | 6100 |  |  | 6100 | 61.6 | 12 | 99018 | 1666 |  | Y | 45 | 34 | [7 empty] | 고승만 | 2 |  |  |  |  | Y |  | 104.7 | 13-4 | 0 | 268.68 | A |  | 1635 | 1 | 0.14 | 1573 | 1.59 | 79 | 40 | 295 | 4:55 | 18 | 18 | 0 | 0 |  | 0 | 0 |  | N2 | 2020-02-22 23:56 | 2020-02-23 00:04 | 8 | 2020-02-22 23:38 | 26 |  |  |  |  | Y | [9 empty] | 0 | 9.31 | [23 empty] | 0.31 | 0.31 | B | [9 empty] | 32 | 0 | 439 | 0 | 0 | 0 | 0 | 552 | 0 | 0 | 0 | 0 | 0 | 25 |  |  | 5
2020-02-22 | C54588 | 3 | 중탄소 | SM45CB | 연주종료 | Si 탈산 | T | 10 | 78 | 47700 | 78.2 | C | C | C |  | 1 |  | 1 | 1535 | 1543 | 6100 |  |  | 6100 | 63.45 | 35 | 96145 | 1609 |  | Y | 42 | 35 |  |  |  | 05 |  |  |  |  | 2 |  |  |  |  | Y |  | 107.1 | 12-5 | 150.79 | 0 | A |  | 1589 | 2 | 0.47 | 1558 | 1.03 | 65 | 26 | 400 | 6:40 | 7 | 7 | 0 | 0 |  | 0 | 7 |  | N2 | 2020-02-22 23:57 |  | 31 | 2020-02-22 23:50 | 38 |  |  |  |  | Y | [5 empty] | Y |  |  |  | 5.99 | 0 | [23 empty] | 0 | 0 | A | [9 empty] | 0 | 0 | 270 | 0 | 0 | 0 | 0 | 596 | 0 | 200 | 99 | 0 | 0 | 43 |  |  | 5
2020-02-22 | A57141 | 1 | 중탄소 | SF40CVM2 | TUNDISH교체 | Al 탈산 | B | 20 | 43 | 51200 | 90.05 | C | C | C |  | 1 | 1 |  | 1530 | 1545 | 6300 |  |  | 6300 | 74.46 | 10 | 84610 | 1633 |  | Y | 43 | 35 | 출강량 적어 C54586 잔강받음 | [6 empty] | 박안희 | 2 |  |  |  |  | Y |  | 100.65 | 12-6 | 0 | 346.16 | A |  | 1633 | 3 | 0.23 | 1580 | 1.2 | 83 | 28 | 299 | 4:59 | 15 | 21 | 8 | 0 |  | 0 |  |  | N2 | 2020-02-23 00:38 | 2020-02-23 01:28 | 50 | 2020-02-23 00:35 | 53 |  |  |  |  | Y |  |  |  | Y | [5 empty] | 0 | 189.13 | [19 empty] | 2.06 |  |  |  | 0 | 0.06 | A | [9 empty] | 114 | 0 | 887 | 0 | 0 | 0 | 0 | 520 | 0 | 409 | 0 | 0 | 0 | 6 |  |  |  |  | 1
2020-02-22 | B57076 | 2 | 저탄소 | ATA105M18 | TUNDISH교체전 | Al 탈산 | B | 21 | 25 | 51700 | 103.67 | C | C |  | C | 1 |  | 1 | 1555 | 1607 | 6300 |  |  | 6300 | 65.49 | 12 | 96194 | 1647 |  | Y | 55 | 37 | [7 empty] | 고승만 | 2 |  |  |  |  | Y |  | 98.2 | 12-7 | 199.55 | 46.54 | A |  | 1644 | 1 | 0.16 | 1582 | 1.47 | 69 | 40 | 252 | 4:12 | 18 | 17 | 0 | 0 |  | 0 | 0 |  | AR | 2020-02-23 01:00 | 2020-02-23 01:06 | 6 | 2020-02-23 00:49 | 17 |  |  |  |  | Y | [9 empty] | 10.32 | 0 | [20 empty] | 0.83 |  |  | 0.06 | 0.06 | A | [9 empty] | 0 | 0 | 305 | 0 | 0 | 297 | 0 | 2011 | 0 | 560 | 150 | 0 | 0 | 22
2020-02-22 | C54589 | 3 | 중탄소 | SM45CB | 연주종료 | Si 탈산 | T | 19 | 69 | 48650 | 70.67 | C | C | C |  | 1 |  | 1 | 1535 | 1580 | 4900 |  |  | 4900 | 52.46 | 34 | 93398 | 1597 |  | Y | 42 | 32 |  |  |  | 05 |  |  |  |  | 2 |  |  |  |  | Y |  | 99.25 | 11-10 | 169.19 | 0 | A |  | 1592 | 2 | 0.45 | 1560 | 1.39 | 67 | 23 | 393 | 6:33 | 7 | 7 | 0 | 0 |  | 0 | 6 |  | N2 | 2020-02-23 00:55 |  | 41 | 2020-02-23 00:48 | 47 |  |  |  |  | Y | [5 empty] | Y |  |  |  | 5.78 | 0 | [23 empty] | 0 | 0 | A | [9 empty] | 0 | 0 | 290 | 0 | 0 | 0 | 0 | 700 | 0 | 299 | 65 | 0 | 0 | 56 |  |  | 5
2020-02-22 | B57077 | 2 | 중탄소 | AE4140MR | TUNDISH교체 | Si 탈산 | B | 5 | 8 | 53500 | 114.73 | C | C |  | C | 1 |  | 1 | 1540 | 1527 | 10000 |  |  | 10000 | 98.49 | 12 | 101532 | 1654 |  | Y | 59 | 51 | [7 empty] | 고승만 | 2 |  |  |  |  | Y |  | 105.5 | 13-10 | 427.09 | 0 | A |  | 1652 | 1 | 0.15 | 1588 | 1.38 | 93 | 42 | 160 | 2:40 | 16 | 20 | 0 | 0 |  | 0 | 0 |  | N2 | 2020-02-23 02:20 | 2020-02-23 02:37 | 17 | 2020-02-23 02:04 | 33 |  |  |  |  | Y | [8 empty] | 3.8 | 0 | 24.95 | [19 empty] | 2.35 |  |  |  | 0.56 | 0.56 | A | [9 empty] | 1658 | 0 | 305 | 0 | 0 | 0 | 0 | 553 | 0 | 207 | 0 | 0 | 0 | 22 |  |  | 9 |  | 1
2020-02-22 | A57142 | 1 | 중탄소 | SF40CVM2 |  | Al 탈산 | B | 33 | 44 | 51000 | 75.17 | C | C | C |  | 1 | 1 |  | 1530 | 1531 | 5500 |  |  | 5500 | 65 | 10 | 84610 | 1608 |  | Y | 41 | 32 | [7 empty] | 박안희 | 2 |  |  |  |  | Y |  | 97 | 12-2 | 0 | 304.02 | A |  | 1608 | 3 | 0.27 | 1579 | 0.91 | 82 | 33 | 278 | 4:38 | 15 | 15 | 9 | 0 |  | 0 |  |  | N2 | 2020-02-23 01:45 | 2020-02-23 02:26 | 41 | 2020-02-23 01:42 | 44 |  |  |  |  | Y |  |  |  | Y | [5 empty] | 0 | 134.06 | [23 empty] | 0 | 12.52 | A | [9 empty] | 114 | 0 | 910 | 0 | 0 | 0 | 0 | 297 | 0 | 299 | 0 | 0 | 0 | 0
2020-02-22 | C54590 | 3 | 중탄소 | SM45CB | 연주종료 | Si 탈산 | T | 15 | 36 | 53050 | 80.92 | C | C | C |  | 1 |  | 1 | 1535 | 1566 | 6000 |  |  | 6000 | 62.41 | 35 | 96145 | 1607 |  | Y | 43 | 36 | [8 empty] | 2 |  |  |  |  | Y |  | 102.05 | 12-9 | 148.56 | 0 | A |  | 1586 | 2 | 0.46 | 1558 | 0.9 | 65 | 25 | 392 | 6:32 | 7 | 7 | 0 | 0 |  | 0 | 8 |  | N2 | 2020-02-23 02:10 |  | 34 | 2020-02-23 02:03 | 41 |  |  |  |  | Y | [5 empty] | Y |  |  |  | 6.12 | 0 | [23 empty] | 0 | 0 | A | [9 empty] | 0 | 0 | 221 | 0 | 0 | 0 | 0 | 600 | 0 | 200 | 99 | 0 | 0 | 35 |  |  | 5
2020-02-22 | A57143 | 1 | 중탄소 | SF40CVM2 |  | Al 탈산 | B | 22 | 33 | 51400 | 74.02 | C | C | C |  | 1 | 1 |  | 1530 | 1528 | 5300 |  |  | 5300 | 52.2 | 12 | 101532 | 1609 |  | Y | 42 | 34 | [7 empty] | 박안희 | 2 |  |  |  |  | Y |  | 98.05 | 12-6 | 0 | 333.12 | A |  | 1609 | 3 | 0.28 | 1570 | 1.3 | 73 | 30 | 268 | 4:28 | 15 | 15 | 10 | 0 |  | 0 |  |  | N2 | 2020-02-23 02:47 | 2020-02-23 03:26 | 39 | 2020-02-23 02:44 | 42 |  |  |  |  | Y |  |  |  | Y | [5 empty] | 0 | 138.08 | [23 empty] | 0.02 | 1.82 | A | [9 empty] | 74 | 0 | 863 | 30 | 0 | 0 | 0 | 297 | 0 | 296 | 0 | 0 | 0 | 9
2020-02-22 | B57078 | 2 | 중탄소 | AE4140MR |  | Si 탈산 | B | 35 | 61 | 50400 | 100.5 | C | C |  | C | 1 |  | 1 | 1540 | 1574 | 8200 |  |  | 8200 | 88.1 | 11 | 93071 | 1636 |  | Y | 50 | 42 | [7 empty] | 고승만 | 2 |  |  |  |  | Y |  | 105.6 | 12-7 | 0 | 313.85 | A |  | 1629 | 1 | 0.17 | 1564 | 1.41 | 69 | 40 | 314 | 5:14 | 16 | 16 | 0 | 0 |  | 0 | 0 |  | N2 | 2020-02-23 03:24 | 2020-02-23 03:38 | 14 | 2020-02-23 03:10 | 28 |  |  |  |  | Y | [8 empty] | 4 | 0 | 11.89 | [23 empty] | 0.48 | 0.48 | A | [9 empty] | 1649 | 0 | 354 | 0 | 0 | 0 | 0 | 552 | 0 | 204 | 0 | 0 | 0 | 16 |  |  | 5
2020-02-22 | C54591 | 3 | 중탄소 | SM45CB | 연주종료 | Si 탈산 | T | 29 | 59 | 49850 | 77.95 | C | C | C |  | 1 |  | 1 | 1535 | 1563 | 6300 |  |  | 6300 | 67.45 | 34 | 93398 | 1599 |  | Y | 46 | 36 |  |  |  | 05 |  |  |  |  | 2 |  |  |  |  | Y |  | 101.7 | 12-4 | 277.68 | 0 | A |  | 1599 | 2 | 0.48 | 1563 | 1.33 | 70 | 31 | 381 | 6:21 | 7 | 7 | 0 | 0 |  | 0 | 6 |  | N2 | 2020-02-23 03:11 |  | 39 | 2020-02-23 03:05 | 46 |  |  |  |  | Y | [5 empty] | Y |  |  |  | 6.25 | 0 | [23 empty] | 0 | 0 | A | [9 empty] | 0 | 0 | 264 | 0 | 0 | 0 | 0 | 605 | 0 | 201 | 101 | 0 | 0 | 56 |  |  | 5
2020-02-22 | A57144 | 1 | 중탄소 | SF40CVM2 |  | Al 탈산 | B | 16 | 20 | 50900 | 77.32 | C | C | C |  | 1 | 1 |  | 1530 | 1532 | 4800 |  |  | 4800 | 56.73 | 10 | 84610 | 1610 |  | Y | 45 | 30 | [7 empty] | 박안희 | 3 |  |  | Y |  |  |  | 105.85 | 13-7 | 0 | 339.66 | A |  | 1610 | 3 | 0.27 | 1570 | 1.33 | 73 | 33 | 282 | 4:42 | 15 | 15 | 11 | 0 |  | 0 |  |  | N2 | 2020-02-23 03:50 | 2020-02-23 04:22 | 32 | 2020-02-23 03:47 | 35 |  |  |  |  | Y |  |  |  | Y | [5 empty] | 0 | 127.43 | [23 empty] | 0 | 0.08 | A | [9 empty] | 97 | 0 | 860 | 0 | 0 | 0 | 0 | 298 | 0 | 298 | 0 | 0 | 0 | 28
2020-02-22 | B57079 | 2 | 중탄소 | AE4140MR |  | Si 탈산 | B | 1 | 28 | 52750 | 108.73 | C | C |  | C | 1 |  | 1 | 1540 | 1587 | 8000 |  |  | 8000 | 85.96 | 11 | 93071 | 1655 |  | Y | 47 | 40 | [7 empty] | 고승만 | 2 |  |  |  |  | Y |  | 107.65 | 13-7 | 0 | 327.09 | A |  | 1636 | 1 | 0.15 | 1572 | 1.39 | 77 | 38 | 344 | 5:44 | 16 | 16 | 0 | 0 |  | 0 | 0 |  | N2 | 2020-02-23 04:33 | 2020-02-23 04:44 | 11 | 2020-02-23 04:09 | 35 |  |  |  |  | Y | [8 empty] | 3.3 | 0 | 11.23 | [23 empty] | 0.6 | 0.6 | A | [9 empty] | 1668 | 0 | 363 | 0 | 0 | 0 | 0 | 550 | 0 | 208 | 0 | 0 | 0 | 20 |  |  | 5
2020-02-22 | C54592 | 3 | 중탄소 | SM45CB | 연주종료 | Si 탈산 | T | 10 | 79 | 46800 | 76.53 | C | C | C |  | 1 |  | 1 | 1535 | 1564 | 6500 |  |  | 6500 | 59.16 | 40 | 109880 | 1605 |  | Y | 43 | 36 |  |  |  | 05 |  |  |  |  | 2 |  |  |  |  | Y |  | 108.15 | 12-6 | 160.21 | 0 | A |  | 1595 | 2 | 0.48 | 1564 | 1.11 | 71 | 30 | 380 | 6:20 | 7 | 7 | 0 | 0 |  | 0 | 7 |  | N2 | 2020-02-23 04:18 |  | 40 | 2020-02-23 04:12 | 47 |  |  |  |  | Y | [5 empty] | Y |  |  |  | 6.61 | 0 | [23 empty] | 0.01 | 0 | A | [9 empty] | 0 | 0 | 303 | 0 | 0 | 0 | 0 | 597 | 0 | 200 | 198 | 0 | 0 | 55 |  |  | 5
2020-02-22 | A57145 | 1 | 중탄소 | SF40CVM2 |  | Al 탈산 | B | 20 | 44 | 50200 | 77.63 | C | C | C |  | 1 | 1 |  | 1530 | 1521 | 5700 |  |  | 5700 | 56.14 | 12 | 101532 | 1605 |  | Y | 47 | 35 | [7 empty] | 박안희 | 2 |  |  | Y |  |  |  | 104.65 | 12-10 | 0 | 301.95 | A |  | 1605 | 3 | 0.28 | 1573 | 1.1 | 76 | 39 | 286 | 4:46 | 15 | 15 | 12 | 0 |  | 0 |  |  | N2 | 2020-02-23 04:52 | 2020-02-23 05:25 | 33 | 2020-02-23 04:50 | 35 |  |  |  |  | Y |  |  |  | Y | [5 empty] | 0 | 122.28 | [23 empty] | 0 | 0.06 | A | [9 empty] | 106 | 0 | 881 | 9 | 0 | 0 | 0 | 550 | 0 | 495 | 0 | 0 | 0 | 16
2020-02-22 | B57080 | 2 | 중탄소 | AE4140MR |  | Si 탈산 | B | 21 | 26 | 51500 | 113.82 | C | C |  | C | 1 |  | 1 | 1540 | 1574 | 8200 |  |  | 8200 | 80.76 | 12 | 101532 | 1634 |  | Y | 57 | 42 |  |  | B57077 | 05 |  |  |  | 고승만 |  |  |  | Y |  | Y |  | 107.4 | 13-7 | 0 | 342.73 | A |  | 1631 | 1 | 0.18 | 1570 | 1.44 | 75 | 39 | 289 | 4:49 | 16 | 16 | 0 | 0 |  | 0 | 0 |  | N2 | 2020-02-23 05:38 | 2020-02-23 05:52 | 14 | 2020-02-23 05:17 | 35 |  |  |  |  | Y | [8 empty] | 3.2 | 0 | 10.47 | [23 empty] | 0.32 | 0.32 | A | [9 empty] | 1633 | 0 | 323 | 0 | 0 | 0 | 0 | 547 | 0 | 206 | 0 | 0 | 0 | 11 |  |  | 7
2020-02-22 | C54593 | 3 | 중탄소 | SM45CB | 연주종료 | Si 탈산 | T | 19 | 70 | 48750 | 82.25 | C | C | C |  | 1 |  | 1 | 1535 | 1574 | 6000 |  |  | 6000 | 62.41 | 35 | 96145 | 1602 |  | Y | 42 | 34 |  |  |  | 05 |  |  |  |  | 2 |  |  |  |  | Y |  | 101.55 | 12-2 | 143.84 | 0 | A |  | 1589 | 2 | 0.48 | 1558 | 0.94 | 65 | 27 | 391 | 6:31 | 7 | 7 | 0 | 0 |  | 0 | 7 |  | N2 | 2020-02-23 05:29 |  | 39 | 2020-02-23 05:22 | 46 |  |  |  |  | Y | [5 empty] | Y |  |  |  | 6.56 | 0 | [23 empty] | 0 | 0 | A | [9 empty] | 0 | 0 | 270 | 0 | 0 | 0 | 0 | 602 | 0 | 190 | 99 | 0 | 0 | 56
2020-02-22 | A57146 | 1 | 중탄소 | SF40CVM2 |  | Al 탈산 | B | 5 | 9 | 52300 | 64.32 | C | C | C |  | 1 | 1 |  | 1530 | 1549 | 4500 |  |  | 4500 | 44.32 | 12 | 101532 | 1607 |  | Y | 41 | 29 | [7 empty] | 박안희 | 2 |  | Y | [6 empty] | 0 | 172.07 | A |  | 1607 | 3 | 0.28 | 1571 | 1.64 | 74 | 34 | 261 | 4:21 | 15 | 15 | 13 | 0 |  | 0 |  |  | N2 | 2020-02-23 05:44 | 2020-02-23 06:28 | 44 | 2020-02-23 05:42 | 46 |  |  |  |  | Y |  |  |  | Y | [5 empty] | 0 | 101.12 | [23 empty] | 0 | 17.04 | A | [9 empty] | 108 | 0 | 834 | 0 | 0 | 0 | 0 | 517 | 0 | 448 | 0 | 0 | 0 | 32
2020-02-22 | B57081 | 2 | 중탄소 | AE4140MR |  | Si 탈산 | B | 33 | 45 | 51000 | 106.25 | C | C |  | D | 1 |  | 1 | 1540 | 1555 | 500 |  |  | 500 | 4.92 | 12 | 101532 | 1635 |  | Y | 51 | 43 |  |  | B57078 | 05 |  |  |  | 고승만 | 2 |  |  | Y |  | Y |  | 107.6 | 13-3 | 0 | 290.97 | A |  | 1622 | 1 | 0.2 | 1555 | 1.49 | 60 | 31 | 270 | 4:30 | 16 | 18 | 0 | 0 |  | 0 | 0 |  | N2 | 2020-02-23 06:41 | 2020-02-23 06:58 | 17 | 2020-02-23 06:22 | 36 |  |  |  |  | Y | [8 empty] | 3.5 | 0 | 16.28 | [23 empty] | 0.27 | 0.27 | A | [9 empty] | 1573 | 0 | 366 | 0 | 0 | 0 | 0 | 546 | 0 | 201 | 0 | 0 | 0 | 33 |  |  | 5
2020-02-22 | C54594 | 3 | 중탄소 | SM45CB | 연주종료 | Si 탈산 | T | 15 | 37 | 52650 | 72.23 | C | D | D |  | 1 |  | 1 | 1535 | 1552 | 5500 |  |  | 5500 | 41.71 | 48 | 131856 | 1611 |  | Y | 42 | 29 |  |  |  | 05 |  |  |  |  | 2 |  |  |  |  | Y |  | 100.5 | 12-7 | 100.88 | 0 | A |  | 1595 | 2 | 0.45 | 1558 | 1.61 | 65 | 27 | 375 | 6:15 | 7 | 7 | 0 | 0 |  | 0 | 10 |  | N2 | 2020-02-23 06:39 |  | 37 | 2020-02-23 06:31 | 45 |  |  |  |  | Y | [5 empty] | Y |  |  |  | 7.27 | 0 | [23 empty] | 0.16 | 0 | A | [9 empty] | 0 | 0 | 0 | 0 | 0 | 0 | 0 | 780 | 0 | 200 | 98 | 0 | 0 | 30
2020-02-22 | A57147 | 1 | 중탄소 | SF40CVM2 |  | Al 탈산 | B | 22 | 34 | 51300 | 68.32 | C | D | D |  | 1 | 1 |  | 1530 | 1542 | 5200 |  |  | 5200 | 61.46 | 10 | 84610 | 1624 |  | Y | 40 | 33 | [7 empty] | 박안희 | 2 |  | Y | N |  |  |  | 99.05 | 12-6 | 0.01 | 332.71 | A |  | 1624 | 3 | 0.27 | 1574 | 1.72 | 77 | 39 | 301 | 5:01 | 15 | 16 | 14 | 0 |  | 0 |  |  | N2 | 2020-02-23 06:49 | 2020-02-23 07:30 | 40 | 2020-02-23 06:49 | 41 |  |  |  |  | Y |  |  |  | Y | [5 empty] | 0 | 178.68 | [23 empty] | 0 | 18.27 | A | [9 empty] | 79 | 0 | 856 | 0 | 0 | 0 | 0 | 297 | 0 | 298 | 0 | 0 | 0 | 14
2020-02-22 | B57082 | 2 | 중탄소 | AE4140MR |  | Si 탈산 | B | 35 | 62 | 50050 | 99.83 | C | D |  | D | 1 |  | 1 | 1540 | 1555 | 7600 |  |  | 7600 | 74.85 | 12 | 101532 | 1615 |  | Y | 46 | 37 |  |  | B57079 | 05 |  |  |  | 고승만 | 2 |  |  | Y |  | Y |  |  |  | 0 | 265.04 | A |  | 1624 | 1 | 0.21 | 1560 | 1.64 | 65 | 31 | 281 | 4:41 | 16 | 18 | 0 | 0 |  | 0 | 0 |  | N2 | 2020-02-23 07:37 | 2020-02-23 08:03 | 26 | 2020-02-23 07:19 | 44 |  |  |  |  | Y | [8 empty] | 4 | 0 | 19.75 | [23 empty] | 0.36 | 0.36 | A | [9 empty] | 1554 | 0 | 119 | 0 | 0 | 0 | 0 | 657 | 0 | 201 | 0 | 0 | 0 | 22 |  |  | 5
2020-02-23 | A57148 | 1 | 중탄소 | SF40CVM2 | TUNDISH교체전 | Al 탈산 | B | 16 | 21 | 51900 | 75.15 | D | D | D |  | 1 | 1 |  | 1530 | 1616 | 3300 |  |  | 3300 | 31.61 | 14 | 104391 | 1614 |  | Y | 40 | 22 | [7 empty] | 김덕진 | 2 |  |  | Y |  |  |  | 102.05 | 13-3 | 0.05 | 244.64 | A |  | 1614 | 3 | 0.28 | 1571 | 1.23 | 74 | 37 | 305 | 5:05 | 15 | 15 | 15 | 0 |  | 0 |  |  | N2 | 2020-02-23 07:57 | 2020-02-23 08:33 | 35 | 2020-02-23 07:57 | 36 |  |  |  |  | Y |  |  |  | Y | [5 empty] | 0 | 210.76 | [25 empty] | A | [9 empty] | 106 | 0 | 864 | 11 | 0 | 0 | 0 | 497 | 0 | 196 | 0 | 0 | 0 | 40
2020-02-23 | C54595 | 3 | 중탄소 | SM45C | 연주종료 | Si 탈산 | T | 29 | 60 | 49650 | 76.63 | D | D | D |  | 1 |  | 1 | 1535 | 1550 | 5300 |  |  | 5300 | 58.47 | 33 | 90651 | 1603 |  | Y | 42 | 31 |  |  |  | 05 |  |  |  | 박지웅 | 2 |  | Y |  |  | Y |  | 98.85 | 12-1 | 79.12 | 0 | A |  | 1600 | 2 | 0.46 | 1561 | 1.5 | 68 | 25 | 364 | 6:04 | 10 | 10 | 0 | 0 |  | 0 | 10 |  | N2 | 2020-02-23 08:00 |  | 23 | 2020-02-23 07:50 | 33 |  |  |  |  | Y | [5 empty] | Y |  |  |  | 6.93 | 0 | [23 empty] | 0.54 | 0 | A | [9 empty] | 0 | 0 | 813 | 0 | 0 | 0 | 0 | 604 | 0 | 300 | 0 | 0 | 0 | 0 |  |  | 2
2020-02-23 | B57083 | 2 | 중탄소 | AE4140MR |  | Si 탈산 | B | 1 | 29 | 51700 | 103.8 | D | D |  | D | 1 |  | 1 | 1540 | 1557 | 7900 |  |  | 7900 | 77.81 | 12 | 101532 | 1625 |  | Y | 48 | 41 |  |  | B57080 | 05 |  |  |  | 김익규 | 3 |  |  | Y |  |  |  | 103 | 13-2 | 0 | 266.05 | A |  | 1610 | 1 | 0.2 | 1556 | 0 | 61 | 26 | 248 | 4:08 | 16 | 16 | 0 | 0 |  | 0 | 0 |  | N2 | 2020-02-23 08:41 | 2020-02-23 09:08 | 27 | 2020-02-23 08:19 | 49 |  |  |  |  | Y | [8 empty] | 3.5 | 0 | 15.78 | [23 empty] | 0.29 | 0.29 | A | [9 empty] | 1618 | 0 | 131 | 0 | 0 | 0 | 0 | 773 | 0 | 0 | 0 | 0 | 0 | 13 |  |  | 5
2020-02-23 | C54596 | 3 | 중탄소 | SM45CM5 | TUNDISH교체전 | Si 탈산 | T | 20 | 45 | 50600 | 88.75 | D | D | D |  | 1 |  | 1 | 1535 | 1561 | 7000 |  |  | 7000 | 115.83 | 22 | 60434 | 1623 |  | Y | 46 | 33 |  |  |  | 05 |  |  |  | 박지웅 | 2 |  | Y |  |  | Y |  | 97.7 | 12-3 | 117.13 | 0 | A |  | 1613 | 2 | 0.45 | 1560 | 2.04 | 67 | 47 | 382 | 6:22 | 13 | 13 | 0 | 0 |  | 0 | 10 |  | N2 | 2020-02-23 09:17 |  | 13 | 2020-02-23 08:59 | 31 |  |  |  |  | Y | [5 empty] | N |  |  |  | 7.93 | 0 | [23 empty] | 1.17 | 0 | A | [9 empty] | 0 | 0 | 811 | 0 | 0 | 0 | 0 | 442 | 0 | 0 | 0 | 0 | 0 | 0 |  |  | 5
2020-02-23 | A57149 | 1 | 중탄소 | SM45CB | TUNDISH교체 | Si 탈산 | B | 21 | 27 | 50800 | 72.17 | D | D | D |  | 1 | 1 |  | 1530 | 1560 | 5000 |  |  | 5000 | 48.21 | 12 | 103704 | 1632 |  | Y | 40 | 25 | [7 empty] | 김덕진 | 2 | [6 empty] | 95.15 | 12-4 | 1.57 | 191.28 | A |  | 1632 | 3 | 0.27 | 1590 | 1.35 | 97 | 39 | 303 | 5:03 | 14 | 16 | 16 | 0 |  | 0 |  |  | N2 | 2020-02-23 09:08 | 2020-02-23 09:57 | 50 | 2020-02-23 09:07 | 51 |  |  |  |  | Y |  |  |  | Y | [5 empty] | 0 | 163.79 | [19 empty] | 1.41 |  |  |  | 0 | 20.9 | A | [9 empty] | 0 | 0 | 668 | 14 | 0 | 0 | 0 | 298 | 0 | 199 | 0 | 0 | 0 | 23 |  |  |  |  | 1
2020-02-23 | B57084 | 2 | 중탄소 | AE4140MR | TUNDISH교체전 | Si 탈산 | B | 32 | 44 | 50750 | 110.33 | D | D |  | D | 1 |  | 1 | 1540 | 1565 | 8900 |  |  | 8900 | 82.27 | 14 | 108178 | 1647 |  | N | 54 | 49 |  |  | B57081 | 05 |  |  |  | 김익규 | 3 |  |  | Y |  |  |  | 110.05 | 13-6 | 0 | 291.6 | A |  | 1629 | 1 | 0.21 | 1564 | 0 | 69 | 27 | 299 | 4:59 | 16 | 16 | 0 | 0 |  | 0 | 0 |  | N2 | 2020-02-23 09:47 | 2020-02-23 10:13 | 27 | 2020-02-23 09:29 | 44 |  |  |  |  | Y | [8 empty] | 4 | 0 | 16.6 | [23 empty] | 0.27 | 0.27 | A | [9 empty] | 1626 | 0 | 48 | 0 | 0 | 0 | 0 | 792 | 0 | 0 | 0 | 0 | 0 | 36 |  |  | 5
2020-02-23 | A57150 | 1 | 고탄소 | P-AE1055LSM | TUNDISH교체 | Al 탈산 | B | 5 | 10 | 52200 | 103.18 | D | D | D |  | 1 | 1 |  | 1520 | 1541 | 7300 |  |  | 7300 | 86.28 | 10 | 84610 | 1626 |  | Y | 53 | 49 | [6 empty] | T/D 교체 첫번째 Heat | 김덕진 | 2 | [6 empty] | 99.9 | 13-3 | 0.17 | 284.29 | A |  | 1626 | 3 | 0.24 | 1581 | 0.9 | 97 | 38 | 308 | 5:08 | 25 | 30 | 17 | 0 |  | 0 |  |  | N2 | 2020-02-23 10:43 | 2020-02-23 11:42 | 59 | 2020-02-23 10:42 | 59 |  |  |  |  | Y |  |  |  | Y | [5 empty] | 0 | 275.7 | [19 empty] | 1.81 |  |  |  | 0 | 22.66 | A |  |  | 7.536 | 25.325 | 57.281 | 0.168 | 7.6 | 2.261 | 1918.58 | 56 | 0 | 898 | 24 | 0 | 0 | 0 | 749 | 0 | 852 | 0 | 0 | 0 | 33 |  |  |  |  | 1
2020-02-23 | B57085 | 2 | 중탄소 | SM45CB |  | Si 탈산 | B | 33 | 46 | 50550 | 78.37 | D | D |  | D | 1 |  | 1 | 1540 | 1544 | 6000 |  |  | 6000 | 69.48 | 10 | 86354 | 1615 |  | Y | 41 | 30 | [7 empty] | 김익규 | 3 |  |  |  |  | Y |  | 102.05 | 12-7 | 0 | 202.67 | A |  | 1599 | 1 | 0.21 | 1599 | 0 | 106 | 26 | 253 | 4:13 | 14 | 13 | 0 | 0 |  | 0 | 0 |  | N2 | 2020-02-23 10:20 | 2020-02-23 11:00 | 40 | 2020-02-23 10:13 | 48 |  |  |  |  | Y | [8 empty] | 4.5 | 0 | 12.05 | [23 empty] | 0 | 0 | A | [9 empty] | 0 | 0 | 11 | 0 | 0 | 0 | 0 | 779 | 0 | 228 | 0 | 0 | 0 | 16
2020-02-23 | C54597 | 3 | 고탄소 | AE1050M2 | 연주시작 | Al 탈산 | T | 19 | 71 | 48700 | 142.02 | D | D | D |  | 1 |  | 1 | 1530 | 1500 | 11100 |  |  | 11100 | 123.69 | 33 | 89739 | 1653 |  | Y | 75 | 61 |  |  |  | 10 |  |  |  | 박지웅 | 2 |  | Y | Y |  | Y |  | 100.9 | 12-1 | 264.26 | 0 | A |  | 1648 | 2 | 0.46 | 1574 | 2.06 | 89 | 43 | 466 | 7:46 | 10 | 10 | 0 | 0 |  | 0 | 10 |  | AR | 2020-02-23 11:43 |  | 19 | 2020-02-23 11:11 | 51 |  |  |  |  | Y | [5 empty] | Y |  |  |  | 8.61 | 0 | [23 empty] | 0.63 | 0 | A |  |  | 15.572 | 21.32 | 51.932 | 0.311 | 3.334 | 2.435 | 1651.68 | 100 | 0 | 1006 | 0 | 0 | 0 | 0 | 833 | 0 | 299 | 0 | 0 | 0 | 12 |  |  | 12 |  | 1
2020-02-23 | B57086 | 2 | 중탄소 | SM45CB |  | Si 탈산 | B | 35 | 63 | 50150 | 82.18 | D | D |  | D | 1 |  | 1 | 1540 | 1554 | 5500 |  |  | 5500 | 53.1 | 12 | 103572 | 1626 |  | Y | 41 | 28 | [7 empty] | 김익규 | 3 |  |  |  |  | Y |  | 102.25 | 12-4 | 0 | 217.94 | A |  | 1605 | 1 | 0.2 | 1605 | 0 | 112 | 24 | 267 | 4:27 | 14 | 18 | 0 | 0 |  | 0 | 0 |  | N2 | 2020-02-23 11:26 | 2020-02-23 12:02 | 36 | 2020-02-23 11:19 | 43 |  |  |  |  | Y | [8 empty] | 5 | 0 | 15.93 | [23 empty] | 0 | 0 | A | [9 empty] | 0 | 0 | 10 | 0 | 0 | 0 | 0 | 720 | 0 | 0 | 0 | 0 | 0 | 0
2020-02-23 | A57151 | 1 | 고탄소 | P-AE1055LSM |  | Al 탈산 | B | 22 | 35 | 50700 | 101.23 | D | D | D |  | 1 | 1 |  | 1520 | 1555 | 5100 |  |  | 5100 | 50.23 | 12 | 101532 | 1606 |  | Y | 45 | 32 | [7 empty] | 김덕진 | 2 | [6 empty] | 0 | 10-1 | 0 | 249.62 | A |  | 1606 | 3 | 0.24 | 1552 | 0.95 | 68 | 33 | 272 | 4:32 | 25 | 30 | 18 | 0 |  | 0 |  |  | N2 | 2020-02-23 12:08 | 2020-02-23 12:42 | 34 | 2020-02-23 12:08 | 34 |  |  |  |  | Y |  |  |  | Y | [5 empty] | 0 | 279.58 | [23 empty] | 0 | 29.49 | A |  |  | 7.744 | 26.395 | 55.045 | 0.139 | 7.108 | 2.085 | 1773.63 | 63 | 0 | 903 | 9 | 0 | 0 | 0 | 351 | 0 | 295 | 0 | 0 | 0 | 8
2020-02-23 | B57087 | 2 | 중탄소 | SM45CB |  | Si 탈산 | B | 1 | 30 | 52150 | 78.82 | D | D |  | D | 1 |  | 1 | 1540 | 1547 | 5200 |  |  | 5200 | 65.52 | 10 | 79361 | 1626 |  | Y | 40 | 27 | [7 empty] | 김익규 | 3 |  |  |  |  | Y |  | 91.75 | 11-9 | 0.01 | 187.1 | A |  | 1605 | 1 | 0.19 | 1605 | 0 | 112 | 19 | 262 | 4:22 | 14 | 16 | 0 | 0 |  | 0 | 0 |  | N2 | 2020-02-23 12:28 | 2020-02-23 13:04 | 36 | 2020-02-23 12:20 | 44 |  |  |  |  | Y | [8 empty] | 5 | 0 | 12.58 | [23 empty] | 0 | 0 | A | [9 empty] | 0 | 0 | 0 | 0 | 0 | 0 | 0 | 733 | 0 | 0 | 0 | 0 | 0 | 10
2020-02-23 | C54598 | 3 | 고탄소 | AE1050M2 | 연주종료 | Al 탈산 | T | 15 | 38 | 52900 | 85.25 | D | D | D |  | 1 |  | 1 | 1530 | 1518 | 7100 |  |  | 7100 | 73.84 | 36 | 96156 | 1584 |  | Y | 51 | 37 |  |  |  | 05 |  |  |  | 박지웅 | 2 |  | Y |  |  | Y |  | 98.9 | 12-5 | 94.12 | 0 | A |  | 1583 | 2 | 0.47 | 1547 | 1.64 | 62 | 22 | 325 | 5:25 | 10 | 10 | 0 | 0 |  | 0 | 10 |  | AR | 2020-02-23 12:42 |  | 25 | 2020-02-23 12:29 | 39 |  |  |  |  | Y | [5 empty] | Y |  |  |  | 2.34 | 0 | [23 empty] | 0.71 | 0 | A | [9 empty] | 92 | 0 | 1307 | 0 | 0 | 0 | 0 | 597 | 0 | 300 | 0 | 0 | 0 | 21 |  |  | 5
2020-02-23 | A57152 | 1 | 고탄소 | P-AE1055LSM |  | Al 탈산 | B | 16 | 22 | 52200 | 91.8 | D | D | D |  | 1 | 1 |  | 1520 | 1569 | 4300 |  |  | 4300 | 42.35 | 12 | 101532 | 1596 |  | Y | 41 | 36 | [7 empty] | 김덕진 | 2 | [6 empty] | 99.55 | 12-10 | 0 | 228 | A |  | 1596 | 3 | 0.22 | 1540 | 1.12 | 56 | 19 | 262 | 4:22 | 25 | 30 | 19 | 0 |  | 0 |  |  | N2 | 2020-02-23 13:13 | 2020-02-23 13:47 | 34 | 2020-02-23 13:12 | 35 |  |  |  |  | Y |  |  |  | Y | [5 empty] | 0 | 204.83 | [23 empty] | 0 | 30.74 | A |  |  | 6.779 | 27.195 | 55.639 | 0.152 | 8.207 | 2.045 | 1793.19 | 92 | 0 | 862 | 30 | 0 | 0 | 0 | 298 | 0 | 391 | 0 | 0 | 0 | 33
2020-02-23 | B57088 | 2 | 중탄소 | SM45CB |  | Si 탈산 | B | 32 | 45 | 50600 | 76.97 | D | D |  | D | 1 |  | 1 | 1540 | 1547 | 5500 |  |  | 5500 | 68.84 | 10 | 79896 | 1614 |  | Y | 41 | 30 | [7 empty] | 김익규 | 3 |  |  |  |  | Y |  | 95.9 | 12-1 | 0 | 195.62 | A |  | 1602 | 1 | 0.17 | 1602 | 0 | 109 | 21 | 250 | 4:10 | 14 | 15 | 0 | 0 |  | 0 | 0 |  | N2 | 2020-02-23 13:28 | 2020-02-23 14:04 | 37 | 2020-02-23 13:22 | 43 | [14 empty] | 0 | 11.89 | [23 empty] | 0 | 0 | A | [9 empty] | 0 | 0 | 0 | 0 | 0 | 0 | 0 | 793 | 0 | 0 | 0 | 0 | 0 | 0
2020-02-23 | C54599 | 3 | 고탄소 | AE1050M2 | 연주종료 | Al 탈산 | T | 29 | 61 | 49500 | 81.3 | D | D | D |  | 1 |  | 1 | 1530 | 1549 | 6000 |  |  | 6000 | 62.4 | 36 | 96156 | 1588 |  | Y | 45 | 32 | [7 empty] | 박지웅 | 2 |  |  |  |  | Y |  | 99.1 | 12-1 | 84.8 | 0 | A |  | 1590 | 2 | 0.46 | 1555 | 1.84 | 70 | 24 | 343 | 5:43 | 10 | 10 | 0 | 0 |  | 0 | 10 |  | AR | 2020-02-23 13:45 |  | 20 | 2020-02-23 13:28 | 37 |  |  |  |  | Y | [5 empty] | Y |  |  |  | 2.78 | 0 | [23 empty] | 1.05 | 0 | A | [9 empty] | 66 | 0 | 1272 | 0 | 0 | 0 | 0 | 606 | 0 | 300 | 0 | 0 | 0 | 0 |  |  | 5
2020-02-23 | A57153 | 1 | 고탄소 | P-AE1055LSM |  | Al 탈산 | B | 21 | 28 | 51400 | 85.9 | D | D | A |  | 1 | 1 |  | 1520 | 1587 | 4200 |  |  | 4200 | 49.64 | 10 | 84610 | 1603 |  | Y | 41 | 27 | [7 empty] | 김덕진 | 2 |  |  | Y |  |  |  | 106.15 | 13-5 | 0.1 | 191.13 | A |  | 1603 | 3 | 0.23 | 1553 | 1.11 | 69 | 30 | 252 | 4:12 | 25 | 30 | 20 | 0 |  | 0 |  |  | N2 | 2020-02-23 14:15 | 2020-02-23 14:52 | 38 | 2020-02-23 14:15 | 38 |  |  |  |  | Y |  |  |  | Y | [5 empty] | 0 | 204.32 | [23 empty] | 2.82 | 31.58 | A |  |  | 7.174 | 26.991 | 54.651 | 0.135 | 7.617 | 2.024 | 1793.19 | 62 | 18 | 864 | 37 | 0 | 0 | 0 | 296 | 0 | 295 | 0 | 0 | 0 | 9
2020-02-23 | B57089 | 2 | 중탄소 | SM45CB |  | Si 탈산 | B | 33 | 47 | 50950 | 84.05 | D | D |  | A | 1 |  | 1 | 1540 | 1544 | 6300 |  |  | 6300 | 63.3 | 12 | 99532 | 1635 |  | Y | 42 | 33 | [7 empty] | 김익규 | 3 |  |  |  |  | Y |  |  |  | 0 | 278.02 | A |  | 1617 | 1 | 0.17 | 1562 | 1.61 | 69 | 27 | 315 | 5:15 | 14 | 15 | 0 | 0 |  | 0 | 0 |  | N2 | 2020-02-23 14:38 | 2020-02-23 15:10 | 32 | 2020-02-23 14:26 | 44 |  |  |  |  | Y | [8 empty] | 5 | 0 | 16.14 | [23 empty] | 0.13 | 0.13 | A | [9 empty] | 0 | 0 | 252 | 0 | 0 | 0 | 0 | 855 | 0 | 0 | 0 | 0 | 0 | 16
2020-02-23 | C54600 | 3 | 고탄소 | AE1050M2 | 연주종료 | Al 탈산 | T | 20 | 46 | 50500 | 89.72 | D | A | A |  | 1 |  | 1 | 1530 | 1553 | 6900 |  |  | 6900 | 71.76 | 36 | 96156 | 1613 |  | Y | 53 | 39 | [13 empty] | Y |  | 94.2 | 11-9 | 102.15 | 0 | A |  | 1598 | 2 | 0.46 | 1551 | 1.88 | 66 | 30 | 370 | 6:10 | 10 | 11 | 0 | 0 |  | 0 | 13 |  | AR | 2020-02-23 14:59 |  | 13 | 2020-02-23 14:46 | 26 |  |  |  |  | Y | [5 empty] | N |  |  | 5 | 7.15 | 0 | [23 empty] | 0 | 0 | A | [9 empty] | 109 | 0 | 525 | 0 | 0 | 0 | 0 | 599 | 0 | 301 | 0 | 0 | 0 | 14 |  |  | 5
2020-02-23 | A57154 | 1 | 고탄소 | P-AE1055LSM |  | Al 탈산 | B | 5 | 11 | 52100 | 93.43 | D | A | A |  | 1 | 1 |  | 1520 | 1580 | 5000 |  |  | 5000 | 49.25 | 12 | 101532 | 1587 |  | Y | 41 | 33 |  |  | A57151 |  |  |  |  | 김덕진 | 3 |  |  | Y |  |  |  | 102.65 | 13-6 | 0 | 261.14 | A |  | 1587 | 3 | 0.23 | 1556 | 0.6 | 72 | 35 | 288 | 4:48 | 25 | 31 | 21 | 0 |  | 0 |  |  | N2 | 2020-02-23 15:30 | 2020-02-23 16:07 | 36 | 2020-02-23 15:30 | 37 | [8 empty] | Y | [5 empty] | 0 | 246.28 | [23 empty] | 4.21 | 31.58 | A |  |  | 7.167 | 26.884 | 54.407 | 0.137 | 7.591 | 2.023 | 1793.19 | 79 | 0 | 816 | 8 | 0 | 0 | 0 | 896 | 0 | 690 | 98 | 0 | 0 | 18
2020-02-23 | B57090 | 2 | 중탄소 | SM45CB |  | Si 탈산 | B | 35 | 64 | 50100 | 82.58 | A | A |  | A | 1 |  | 1 | 1540 | 1545 | 6000 |  |  | 6000 | 62.75 | 12 | 95614 | 1635 |  | Y | 37 | 33 | [7 empty] | 김익규 | 2 |  |  |  |  | Y |  |  |  | 0 | 278.11 | A |  | 1617 | 1 | 0.19 | 1565 | 1.49 | 72 | 26 | 310 | 5:10 | 14 | 15 | 0 | 0 |  | 0 | 0 |  | N2 | 2020-02-23 15:34 | 2020-02-23 16:14 | 40 | 2020-02-23 15:23 | 51 |  |  |  |  | Y | [8 empty] | 5 | 0 | 15.15 | [23 empty] | 0 | 0 | A | [9 empty] | 0 | 0 | 543 | 0 | 0 | 51 | 0 | 550 | 0 | 0 | 0 | 0 | 0 | 32
2020-02-23 | C54601 | 3 | 고탄소 | AE1050M2 | 연주종료 | Al 탈산 | T | 19 | 72 | 48450 | 83.03 | A | A | A |  | 1 |  | 1 | 1530 | 1556 | 5300 |  |  | 5300 | 66.14 | 30 | 80130 | 1627 |  | Y | 41 | 29 |  |  | C54598 | 05 |  |  |  | 정종훈 | 2 |  | Y |  |  | Y |  | 89.65 | 10-10 | 146.77 | 0 | A |  | 1605 | 2 | 0.47 | 1554 | 1.76 | 69 | 23 | 456 | 7:36 | 10 | 10 | 0 | 0 |  | 0 | 13 |  | AR | 2020-02-23 16:08 |  | 7 | 2020-02-23 15:55 | 20 |  |  |  |  | Y | [5 empty] | Y |  |  | 6 | 8.16 | 0 | [23 empty] | 0 | 0 | A | [9 empty] | 154 | 0 | 447 | 0 | 0 | 0 | 0 | 591 | 0 | 300 | 0 | 0 | 0 | 0 |  |  | 5
2020-02-23 | B57091 | 2 | 중탄소 | SM45CB |  | Si 탈산 | B | 1 | 31 | 52200 | 81.77 | A | A |  | A | 1 |  | 1 | 1540 | 1555 | 5600 |  |  | 5600 | 57.78 | 12 | 96920 | 1624 |  | Y | 41 | 30 | [7 empty] | 임현진 | 2 |  |  |  |  | Y |  |  |  | 0 | 245.6 | A |  | 1606 | 1 | 0.17 | 1555 | 1.64 | 62 | 18 | 303 | 5:03 | 14 | 15 | 0 | 0 |  | 0 | 0 |  | N2 | 2020-02-23 16:42 | 2020-02-23 17:21 | 38 | 2020-02-23 16:30 | 50 |  |  |  |  | Y | [8 empty] | 4.5 | 0 | 14.79 | [23 empty] | 0 | 0 | A | [9 empty] | 0 | 0 | 527 | 0 | 0 | 108 | 0 | 550 | 0 | 0 | 0 | 0 | 0 | 40
2020-02-23 | A57155 | 1 | 고탄소 | P-AE1055LSM |  | Al 탈산 | B | 22 | 36 | 51500 | 84.28 | A | A | A |  | 1 | 1 |  | 1520 | 1540 | 5400 |  |  | 5400 | 53.19 | 12 | 101532 | 1597 |  | Y | 41 | 34 |  |  | A57152 |  |  |  |  | 정용태 | 3 |  | Y |  |  |  |  | 107.35 | 13-5 | 0 | 243.03 | A |  | 1597 | 3 | 0.22 | 1548 | 1.2 | 64 | 32 | 276 | 4:36 | 25 | 30 | 22 | 0 |  | 0 |  |  | N2 | 2020-02-23 16:47 | 2020-02-23 17:08 | 21 | 2020-02-23 16:45 | 24 |  |  |  |  | Y |  |  |  | Y | [5 empty] | 0 | 153.72 | [23 empty] | 0.03 | 0 | A |  |  | 5.918 | 26.332 | 58.261 | 0.086 | 9.844 | 2.212 | 1928.2 | 62 | 0 | 858 | 28 | 0 | 0 | 0 | 891 | 0 | 744 | 0 | 0 | 0 | 29
2020-02-23 | C54602 | 3 | 고탄소 | AE1050M2 | 연주종료 | Al 탈산 | T | 15 | 39 | 51600 | 78.7 | A | A | A |  | 1 |  | 1 | 1530 | 1562 | 5800 |  |  | 5800 | 62.35 | 35 | 93030 | 1612 |  | Y | 38 | 31 |  |  | C54599 | 05 |  |  |  | 도주용 | 2 |  | Y |  |  | Y | 4 | 101.25 | 12-8 | 170.68 | 0 | A |  | 1591 | 2 | 0.47 | 1554 | 1.09 | 69 | 36 | 329 | 5:29 | 10 | 11 | 0 | 0 |  | 0 | 7 |  | AR | 2020-02-23 17:05 |  | 9 | 2020-02-23 16:59 | 15 |  |  |  |  | Y | [5 empty] | Y |  |  | 4.5 | 5.88 | 0 | [23 empty] | 0.51 | 0 | A | [9 empty] | 0 | 0 | 438 | 0 | 0 | 0 | 0 | 904 | 0 | 301 | 0 | 0 | 0 | 35 |  |  | 5
2020-02-23 | A57156 | 1 | 고탄소 | P-AE1055LSM |  | Al 탈산 | B | 16 | 23 | 52300 | 84.02 | A | A | A |  | 1 | 1 |  | 1520 | 1541 | 4800 |  |  | 4800 | 47.28 | 12 | 101532 | 1595 |  | Y | 42 | 30 |  |  | A57153 |  |  |  |  | 정용태 | 2 |  | Y |  |  |  |  | 100.85 | 13-1 | 0 | 271.35 | A |  | 1595 | 3 | 0.23 | 1548 | 1.15 | 64 | 31 | 293 | 4:53 | 25 | 30 | 23 | 0 |  | 0 |  |  | N2 | 2020-02-23 17:50 | 2020-02-23 18:15 | 25 | 2020-02-23 17:48 | 26 | [8 empty] | Y | [5 empty] | 0 | 188.3 | [23 empty] | 1.23 | 0 | A |  |  | 5.75 | 26.407 | 58.666 | 0.068 | 10.202 | 2.221 | 1979.58 | 69 | 0 | 872 | 20 | 0 | 0 | 0 | 403 | 0 | 297 | 0 | 0 | 0 | 11
2020-02-23 | B57092 | 2 | 중탄소 | SM45CB |  | Si 탈산 | B | 32 | 46 | 50300 | 79.57 | A | A |  | A | 1 |  | 1 | 1540 | 1555 | 5800 |  |  | 5800 | 58.5 | 12 | 99138 | 1626 | 725 | Y | 42 | 30 | [7 empty] | 임현진 | 2 | [8 empty] | 0 | 265.19 | A |  | 1608 | 1 | 0.14 | 1561 | 1.62 | 68 | 21 | 313 | 5:13 | 14 | 15 | 0 | 0 |  | 0 | 0 |  | N2 | 2020-02-23 17:51 | 2020-02-23 18:26 | 35 | 2020-02-23 17:43 | 43 |  |  |  |  | Y | [8 empty] | 4.5 | 0 | 10.71 | [23 empty] | 0 | 0 | A | [9 empty] | 0 | 0 | 539 | 0 | 0 | 100 | 0 | 554 | 0 | 308 | 0 | 0 | 0 | 44
2020-02-23 | C54603 | 3 | 고탄소 | AE1050M2 | 연주종료 | Al 탈산 | T | 29 | 62 | 49800 | 80.63 | A | A | A |  | 1 |  | 1 | 1530 | 1538 | 6000 |  |  | 6000 | 61.01 | 37 | 98346 | 1620 |  | Y | 44 | 32 |  |  | C54600 | 05 |  |  |  | 정종훈 | 2 |  | Y |  |  | Y | 4 | 97.25 | 11-9 | 34.85 | 0 | A |  | 1604 | 2 | 0.46 | 1556 | 1.78 | 71 | 36 | 322 | 5:22 | 10 | 10 | 0 | 0 |  | 0 |  |  | AR | 2020-02-23 18:11 |  | 9 | 2020-02-23 18:01 | 20 |  |  |  |  | Y | [5 empty] | Y |  |  | 5 | 10.15 | 0 | [23 empty] | 0 | 0 | A | [9 empty] | 73 | 0 | 454 | 0 | 0 | 0 | 0 | 699 | 0 | 300 | 0 | 0 | 0 | 49 |  |  | 5
2020-02-23 | A57157 | 1 | 고탄소 | P-AE1055LSM |  | Al 탈산 | B | 21 | 29 | 51100 | 90.37 | A | A | A |  | 1 | 1 |  | 1520 | 1563 | 4900 |  |  | 4900 | 57.91 | 10 | 84610 | 1593 |  | Y | 41 | 30 |  |  | A57154 |  |  |  |  | 정용태 | 3 |  |  | Y |  |  |  | 109.5 | 13-9 | 0 | 195.41 | A |  | 1593 | 3 | 0.22 | 1547 | 0.94 | 63 | 31 | 283 | 4:43 | 25 | 31 | 24 | 0 |  | 0 |  |  | N2 | 2020-02-23 19:03 | 2020-02-23 19:18 | 15 | 2020-02-23 19:02 | 15 |  |  |  |  | Y |  |  |  | Y | [5 empty] | 0 | 236.26 | [23 empty] | 2.63 | 0 | A |  |  | 6.005 | 26.911 | 56.925 | 0.077 | 9.479 | 2.115 | 1875.75 | 61 | 0 | 925 | 20 | 0 | 0 | 0 | 593 | 0 | 444 | 0 | 0 | 0 | 48
2020-02-23 | B57093 | 2 | 중탄소 | SM45CB | 연주종료 | Si 탈산 | B | 33 | 48 | 51000 | 88.28 | A | A |  | A | 1 |  | 1 | 1540 | 1566 | 6500 |  |  | 6500 | 65.85 | 15 | 98713 | 1667 |  | Y | 42 | 33 | [7 empty] | 임현진 | 3 | [6 empty] | 93.2 | 11-8 | 0 | 309.98 | A |  | 1642 | 1 | 0.18 | 1573 | 1.67 | 80 | 0 | 313 | 5:13 | 14 | 15 | 0 | 0 |  | 0 | 0 |  | N2 | 2020-02-23 19:04 | 2020-02-25 10:11 | 2347 | 2020-02-23 18:53 | 2358 |  |  |  |  | Y | [8 empty] | 5.3 | 0 | 18.83 | [23 empty] | 0.11 | 0.11 | A | [9 empty] | 0 | 0 | 43 | 0 | 0 | 141 | 0 | 1111 | 0 | 365 | 0 | 0 | 0 | 12
2020-02-23 | C54604 | 3 | 고탄소 | AE1050M2 | 연주종료 | Al 탈산 | T | 20 | 47 | 51600 | 81.97 | A | A | A |  | 1 |  | 1 | 1530 | 1530 | 6400 |  |  | 6400 | 68.8 | 35 | 93030 | 1617 |  | Y | 44 | 31 |  |  | C54601 | 05 |  |  |  | 정종훈 | 2 |  | Y |  |  | Y |  | 102.45 | 12-7 | 156.92 | 0 | A |  | 1606 | 2 | 0.45 | 1557 | 1.58 | 72 | 36 | 363 | 6:03 | 10 | 13 | 0 | 0 |  | 0 | 8 |  | AR | 2020-02-23 19:20 |  | -58 | 2020-02-23 19:12 | -50 |  |  |  |  | Y | [5 empty] | Y |  |  | 4.5 | 7.65 | 0 | [23 empty] | 0 | 0 | A |  |  | 11.045 | 26.501 | 51.213 | 0.311 | 4.636 | 1.932 | 1499.98 | 96 | 0 | 647 | 0 | 0 | 0 | 0 | 703 | 0 | 298 | 0 | 0 | 0 | 30 |  |  | 5
2020-02-23 | A57158 | 1 | 고탄소 | AE1055LS |  | Al 탈산 | B | 5 | 12 | 52300 | 117.72 | A | A | A |  | 1 | 1 |  | 1520 | 1565 | 5400 |  |  | 5400 | 45.59 | 14 | 118454 | 1608 |  | Y | 42 | 34 |  |  | A57155 |  |  |  |  | 정용태 | 3 |  | Y |  |  |  |  | 107.05 | 13-10 | 0 | 203.97 | A |  | 1608 | 3 | 0.25 | 1537 | 0.93 | 53 | 28 | 300 | 5:00 | 25 | 25 | 25 | 0 |  | 0 |  |  | N2 | 2020-02-23 20:31 | 2020-02-23 20:41 | 10 | 2020-02-23 20:31 | 10 |  |  |  |  | Y |  |  |  | Y | [5 empty] | 0 | 410.75 | [20 empty] | 0.66 |  |  | 7.25 | 0 | A | [9 empty] | 0 | 0 | 887 | 118 | 0 | 0 | 0 | 847 | 0 | 797 | 97 | 0 | 0 | 73
2020-02-23 | C54605 | 3 | 고탄소 | AE1050M2 | 연주종료 | Al 탈산 | T | 19 | 73 | 48250 | 83.4 | A | A | A |  | 1 |  | 1 | 1530 | 1578 | 6000 |  |  | 6000 | 56.43 | 40 | 106320 | 1615 |  | Y | 46 | 31 |  |  | C54602 | 05 |  |  |  | 도주용 | 2 |  |  | Y |  | Y | 4 | 105.3 | 12-5 | 138.52 | 0 | A |  | 1601 | 2 | 0.42 | 1553 | 1.78 | 68 | 37 | 361 | 6:01 | 10 | 12 | 0 | 0 |  | 0 | 11 |  | AR | 2020-02-23 20:24 |  | 12 | 2020-02-23 20:13 | 22 |  |  |  |  | Y | [5 empty] | Y |  |  | 4 | 7.4 | 0 | [23 empty] | 0 | 0 | A |  |  | 8.813 | 28.894 | 51.167 | 0.198 | 5.805 | 1.77 | 1458.08 | 60 | 0 | 588 | 22 | 0 | 0 | 0 | 599 | 0 | 301 | 0 | 0 | 0 | 42 |  |  | 5
2020-02-23 | A57159 | 1 | 고탄소 | AE1055LS |  | Al 탈산 | B | 22 | 37 | 51500 | 97.82 | A | A | A |  | 1 | 1 |  | 1520 | 1532 | 5400 |  |  | 5400 | 63.82 | 10 | 84610 | 1605 |  | Y | 61 | 29 |  |  | A57156 |  |  |  |  | 정용태 | 3 |  |  | Y | [5 empty] | 0 | 255.93 | A |  | 1605 | 3 | 0.23 | 1556 | 1.32 | 72 | 36 | 271 | 4:31 | 25 | 25 | 26 | 0 |  | 0 |  |  | N2 | 2020-02-23 21:11 | 2020-02-23 21:45 | 34 | 2020-02-23 21:11 | 34 |  |  |  |  | Y |  |  |  | Y | [5 empty] | 0 | 184.97 | [23 empty] | 9.04 | 0 | A | [9 empty] | 0 | 9 | 715 | 18 | 0 | 0 | 0 | 1196 | 0 | 941 | 95 | 0 | 0 | 40
2020-02-23 | C54606 | 3 | 고탄소 | AE1050M2 | TUNDISH교체전 | Al 탈산 | T | 35 | 65 | 50100 | 79.75 | A | A | A |  | 1 |  | 1 | 1530 | 1612 | 4600 |  |  | 4600 | 43.27 | 40 | 106320 | 1601 |  | Y | 42 | 30 |  |  | C54603 | 05 |  |  |  | 정종훈 | 2 |  |  | Y |  | Y |  | 105.35 | 12-6 | 237.91 | 0 | A |  | 1590 | 2 | 0.46 | 1547 | 1.43 | 62 | 31 | 427 | 7:07 | 10 | 10 | 0 | 0 |  | 0 | 9 |  | AR | 2020-02-23 21:32 |  | 13 | 2020-02-23 21:23 | 21 |  |  |  |  | Y | [5 empty] | Y |  |  | 4 | 7.08 | 0 | [23 empty] | 0.82 | 0 | A | [9 empty] | 38 | 0 | 405 | 0 | 0 | 0 | 0 | 1002 | 0 | 301 | 0 | 0 | 0 | 44 |  |  | 5
2020-02-23 | A57160 | 1 | 고탄소 | AE1055LS |  | Al 탈산 | B | 15 | 40 | 52200 | 88.58 | A | A | C |  | 1 | 1 |  | 1520 | 1534 | 6500 |  |  | 6500 | 76.82 | 10 | 84610 | 1592 |  | Y | 44 | 37 |  |  | A57157 |  |  |  |  | 정용태 | 3 |  |  | Y |  |  |  | 102.4 | 12-9 | 0 | 293.59 | A |  | 1592 | 3 | 0.28 | 1561 | 0.7 | 77 | 38 | 274 | 4:34 | 25 | 25 | 27 | 0 |  | 0 |  |  | N2 | 2020-02-23 22:07 | 2020-02-23 22:43 | 36 | 2020-02-23 22:06 | 37 |  |  |  |  | Y |  |  |  | Y | [5 empty] | 0 | 333.38 | [23 empty] | 10.11 | 0 | A | [9 empty] | 46 | 0 | 783 | 36 | 0 | 0 | 0 | 643 | 0 | 364 | 98 | 0 | 0 | 54
2020-02-23 | C54607 | 3 | 중탄소 | SCM440I |  | Al 탈산 | I | 29 | 63 | 51100 | 98.32 | A | A | C |  | 1 |  | 1 | 1560 | 1546 | 8000 |  |  | 8000 | 84.39 | 6 | 94800 | 1628 | 362 | INGOT | 47 | 43 |  |  | C54604 | 05 |  |  |  | 도주용 |  |  | Y |  |  | Y | 4 | 102.45 | 12-4 | 325.6 | 0 | A |  | 1624 | 2 | 0.46 | 1574 | 1.11 | 79 |  | 367 | 6:07 | 20 | 20 | 0 | 0 |  | 0 | 7 |  | AR | 2020-02-23 22:52 |  | 15 | 2020-02-23 22:45 | [5 empty] | Y | [5 empty] | N |  |  |  | 11.69 | 0 | [18 empty] | 1.3 |  |  |  |  | 0 | 0 | A | [9 empty] | 1400 | 0 | 566 | 0 | 0 | 0 | 0 | 891 | 0 | 301 | 0 | 0 | 0 | 30
2020-02-23 | A57161 | 1 | 고탄소 | AE1055LS |  | Al 탈산 | B | 33 | 49 | 50600 | 77.62 | A | C | C |  | 1 | 1 |  | 1520 | 1557 | 4600 |  |  | 4600 | 54.37 | 10 | 84610 | 1599 |  | Y | 43 | 34 | [7 empty] | 정용태 | 3 |  |  | Y |  |  |  | 100.7 | 12-5 | 0 | 108.88 | A |  | 1599 | 3 | 0.27 | 1561 | 1.12 | 77 | 37 | 301 | 5:01 | 25 | 25 | 28 | 0 |  | 0 |  |  | N2 | 2020-02-23 22:53 | 2020-02-23 23:41 | 49 | 2020-02-23 22:52 | 49 |  |  |  |  | Y |  |  |  | Y | [5 empty] | 0 | 164.06 | [23 empty] | 17.27 | 0 | A | [9 empty] | 58 | 0 | 798 | 26 | 0 | 0 | 0 | 297 | 0 | 296 | 0 | 0 | 0 | 27
2020-02-23 | A57162 | 1 | 고탄소 | AE1055LS |  | Al 탈산 | B | 32 | 47 | 50100 | 92.52 | C | C | C |  | 1 | 1 |  | 1520 | 1551 | 6000 |  |  | 6000 | 59.09 | 12 | 101532 | 1575 |  | Y | 46 | 38 | [7 empty] | 박안희 | 3 |  |  | Y |  |  |  | 110.1 | 13-5 | 0 | 375.83 | A |  | 1575 | 3 | 0.28 | 1540 | 0.78 | 56 | 22 | 306 | 5:06 | 25 | 25 | 29 | 0 |  | 0 |  |  | N2 | 2020-02-24 00:13 | 2020-02-24 00:42 | 29 | 2020-02-24 00:11 | 31 |  |  |  |  | Y |  |  |  | Y | [5 empty] | 0 | 267.25 | [23 empty] | 0.01 | 0 | A | [9 empty] | 17 | 0 | 762 | 14 | 0 | 0 | 0 | 750 | 0 | 670 | 0 | 0 | 0 | 46
2020-02-23 | C54608 | 3 | 저탄소 | ATA105 | 연주시작 | Al 탈산 | T | 20 | 48 | 51750 | 99.02 | C | C | C |  | 1 |  | 1 | 1550 | 1597 | 8000 |  |  | 8000 | 80.9 | 36 | 98892 | 1663 | 374 | Y | 50 | 45 | [8 empty] | 2 |  |  |  |  | Y |  | 100.65 | 12-5 | 331.39 | 0 | A |  | 1648 | 2 | 0.46 | 1595 | 1.56 | 85 | 35 | 340 | 5:40 | 10 | 10 | 0 | 0 |  | 0 | 15 |  | N2 | 2020-02-24 00:22 |  | 26 | 2020-02-24 00:06 | 41 |  |  |  |  | Y | [5 empty] | N |  |  |  | 7.31 | 0 | [23 empty] | 0.01 | 0 | A | [9 empty] | 0 | 0 | 517 | 0 | 0 | 0 | 0 | 399 | 0 | 300 | 0 | 0 | 0 | 63 |  |  | 12 |  | 1
2020-02-23 | A57163 | 1 | 고탄소 | AE1055LS |  | Al 탈산 | B | 5 | 13 | 52200 | 73.28 | C | C | C |  | 1 | 1 |  | 1520 | 1582 | 3700 |  |  | 3700 | 36.44 | 12 | 101532 | 1600 |  | Y | 41 | 24 | [7 empty] | 박안희 | 2 |  |  | Y | [5 empty] | 0 | 230.34 | A |  | 1600 | 3 | 0.27 | 1555 | 1.41 | 71 | 27 | 268 | 4:28 | 25 | 25 | 30 | 0 |  | 0 |  |  | N2 | 2020-02-24 00:57 | 2020-02-24 01:48 | 50 | 2020-02-24 00:57 | 51 |  |  |  |  | Y |  |  |  | Y | [5 empty] | 0 | 138.3 | [23 empty] | 2.31 | 0 | A | [9 empty] | 63 | 0 | 797 | 38 | 0 | 0 | 0 | 298 | 0 | 299 | 0 | 0 | 0 | 44
2020-02-23 | C54609 | 3 | 저탄소 | ATA105 | 연주종료 | Al 탈산 | T | 19 | 74 | 48150 | 84.78 | C | C | C |  | 1 |  | 1 | 1550 | 1581 | 7100 |  |  | 7100 | 53.85 | 48 | 131856 | 1630 | 366 | Y | 45 | 38 | 인고트3톤처리 | [7 empty] | 2 |  |  |  |  | Y |  | 105.35 | 12-5 | 277.74 | 0 | A |  | 1627 | 2 | 0.45 | 1585 | 1.31 | 75 | 34 | 300 | 5:00 | 10 | 10 | 0 | 0 |  | 0 | 8 |  | N2 | 2020-02-24 01:18 |  | 37 | 2020-02-24 01:10 | 45 |  |  |  |  | Y | [5 empty] | N |  |  |  | 7.8 | 0 | [23 empty] | 0 | 0 | A | [9 empty] | 0 | 0 | 445 | 0 | 0 | 0 | 0 | 403 | 0 | 200 | 0 | 0 | 0 | 31 |  |  | 7
2020-02-23 | A57164 | 1 | 고탄소 | AE1055LS |  | Al 탈산 | B | 22 | 38 | 49700 | 83.92 | C | C | C |  | 1 | 1 |  | 1520 | 1556 | 4700 |  |  | 4700 | 50.5 | 11 | 93071 | 1599 |  | Y | 43 | 29 | [7 empty] | 박안희 | 2 |  |  | Y |  |  |  | 105.2 | 13-2 | 0.02 | 65.29 | A |  | 1599 | 3 | 0.27 | 1543 | 1.4 | 59 | 26 | 305 | 5:05 | 25 | 25 | 31 | 0 |  | 0 |  |  | N2 | 2020-02-24 02:16 | 2020-02-24 02:47 | 32 | 2020-02-24 02:15 | 32 |  |  |  |  | Y |  |  |  | Y | [5 empty] | 0 | 189.18 | [23 empty] | 7.95 | 0 | A | [9 empty] | 0 | 0 | 765 | 38 | 0 | 0 | 0 | 298 | 0 | 549 | 0 | 0 | 0 | 56
2020-02-23 | C54610 | 3 | 저탄소 | ATA105M2 | 연주종료 | Al 탈산 | T | 35 | 66 | 49800 | 80.93 | C | C | C |  | 1 |  | 1 | 1550 | 1560 | 6700 |  |  | 6700 | 97.56 | 25 | 68675 | 1628 |  | Y | 42 | 37 | [8 empty] | 2 |  |  |  |  | Y |  | 100.65 | 12-2 | 198.88 | 0 | A |  | 1617 | 2 | 0.44 | 1582 | 1.13 | 69 | 22 | 306 | 5:06 | 10 | 10 | 0 | 0 |  | 0 | 8 |  | N2 | 2020-02-24 02:20 |  | 42 | 2020-02-24 02:12 | 50 |  |  |  |  | Y | [5 empty] | N |  |  |  | 7.05 | 0 | [23 empty] | 0 | 0 | A | [9 empty] | 0 | 0 | 311 | 277 | 0 | 0 | 0 | 404 | 0 | 199 | 0 | 0 | 0 | 19 |  |  | 6
2020-02-23 | A57165 | 1 | 고탄소 | AE1055LS |  | Al 탈산 | B | 33 | 50 | 50500 | 81.33 | C | C | C |  | 1 | 1 |  | 1520 | 1538 | 4400 |  |  | 4400 | 47.28 | 11 | 93071 | 1598 |  | Y | 44 | 29 | [7 empty] | 박안희 | 2 |  |  | Y |  |  |  | 96.25 | 11-10 | 0 | 103.26 | A |  | 1598 | 3 | 0.27 | 1547 | 1.38 | 63 | 31 | 293 | 4:53 | 25 | 25 | 32 | 0 |  | 0 |  |  | N2 | 2020-02-24 03:15 | 2020-02-24 03:46 | 31 | 2020-02-24 03:14 | 32 |  |  |  |  | Y |  |  |  | Y | [5 empty] | 0 | 153.54 | [23 empty] | 13.03 | 0 | A | [9 empty] | 55 | 0 | 816 | 14 | 0 | 0 | 0 | 298 | 0 | 549 | 0 | 0 | 0 | 35
2020-02-23 | C54611 | 3 | 저탄소 | ATA105M2 | 연주종료 | Al 탈산 | T | 29 | 64 | 49500 | 90.15 | C | C | C |  | 1 |  | 1 | 1550 | 1583 | 7500 |  |  | 7500 | 71.85 | 38 | 104386 | 1626 |  | Y | 48 | 42 | [8 empty] | 2 |  |  |  |  | Y |  | 101 | 12-2 | 253.11 | 0 | A |  | 1619 | 2 | 0.45 | 1586 | 0.94 | 73 | 26 | 300 | 5:00 | 10 | 10 | 0 | 0 |  | 0 | 8 |  | N2 | 2020-02-24 03:33 |  | 33 | 2020-02-24 03:25 | 41 |  |  |  |  | Y | [5 empty] | N |  |  |  | 7.1 | 0 | [23 empty] | 0 | 0 | A | [9 empty] | 0 | 0 | 557 | 0 | 0 | 0 | 0 | 396 | 0 | 200 | 0 | 0 | 0 | 25 |  |  | 6
2020-02-23 | A57166 | 1 | 고탄소 | AE1055LS |  | Al 탈산 | B | 15 | 41 | 52200 | 81.82 | C | C | C |  | 1 | 1 |  | 1520 | 1572 | 4900 |  |  | 4900 | 52.65 | 11 | 93071 | 1590 |  | Y | 43 | 31 | [7 empty] | 박안희 | 2 |  |  | Y |  |  |  | 98.95 | 12-5 | 0 | 204.46 | A |  | 1590 | 3 | 0.27 | 1550 | 1.08 | 66 | 32 | 317 | 5:17 | 25 | 25 | 33 | 0 |  | 0 |  |  | N2 | 2020-02-24 04:22 | 2020-02-24 04:45 | 23 | 2020-02-24 04:20 | 25 |  |  |  |  | Y |  |  |  | Y | [5 empty] | 0 | 183.82 | [23 empty] | 0.07 | 0 | A | [9 empty] | 79 | 0 | 800 | 27 | 0 | 0 | 0 | 616 | 0 | 644 | 0 | 0 | 0 | 38
2020-02-23 | C54612 | 3 | 저탄소 | ATA105M2 | TUNDISH교체전 | Al 탈산 | T | 20 | 49 | 50250 | 79.23 | C | C | C |  | 1 |  | 1 | 1550 | 1600 | 6100 |  |  | 6100 | 65.31 | 34 | 93398 | 1631 |  | Y | 42 | 35 | [8 empty] | 2 |  |  |  |  | Y |  | 100 | 12-4 | 273.03 | 0 | A |  | 1622 | 2 | 0.45 | 1588 | 1.13 | 75 | 32 | 293 | 4:53 | 10 | 10 | 0 | 0 |  | 0 | 8 |  | N2 | 2020-02-24 04:41 |  | 28 | 2020-02-24 04:33 | 36 |  |  |  |  | Y | [5 empty] | N |  |  |  | 8 | 0 | [23 empty] | 0 | 0 | A | [9 empty] | 0 | 0 | 314 | 0 | 0 | 0 | 0 | 610 | 0 | 301 | 0 | 0 | 0 | 33 |  |  | 9
2020-02-23 | A57167 | 1 | 고탄소 | AE1055LS |  | Al 탈산 | B | 32 | 48 | 50400 | 82.77 | C | C | C |  | 1 | 1 |  | 1520 | 1550 | 4700 |  |  | 4700 | 50.5 | 11 | 93071 | 1594 |  | Y | 42 | 29 | [7 empty] | 박안희 | 2 |  |  | Y |  |  |  | 101.4 | 12-6 | 0 | 330.22 | A |  | 1594 | 3 | 0.27 | 1546 | 1.2 | 62 | 30 | 297 | 4:57 | 25 | 25 | 34 | 0 |  | 0 |  |  | N2 | 2020-02-24 05:23 | 2020-02-24 05:42 | 19 | 2020-02-24 05:21 | 20 |  |  |  |  | Y |  |  |  | Y | [5 empty] | 0 | 184.11 | [23 empty] | 4.28 | 0 | A | [9 empty] | 47 | 0 | 807 | 12 | 0 | 0 | 0 | 594 | 0 | 552 | 0 | 0 | 0 | 20
2020-02-23 | C54613 | 3 | 고탄소 | STB2I |  | Al 탈산 | I | 19 | 75 | 47550 | 110.48 | C | C | D |  | 1 |  | 1 | 1560 | 1528 | 8000 |  |  | 8000 | 81.63 | 19 | 98000 | 1605 |  | INGOT | 50 | 46 | [13 empty] | Y |  | 101.05 | 11-10 | 157.19 | 0.37 | A |  | 1600 | 2 | 0.43 | 1530 | 1.46 | 75 |  | 386 | 6:26 | 25 | 26 | 0 | 0 |  | 0 | 10 |  | AR | 2020-02-24 06:23 |  | 17 | 2020-02-24 06:11 | [5 empty] | Y | [5 empty] | N |  |  |  | 15.11 | 0 | [18 empty] | 1.3 |  |  |  |  | 0.45 | 0 | A | [9 empty] | 564 | 1382 | 12 | 334 | 0 | 0 | 0 | 806 | 0 | 199 | 0 | 0 | 0 | 32
2020-02-23 | A57168 | 1 | 고탄소 | AE1055LS |  | Al 탈산 | B | 22 | 39 | 51300 | 81.32 | C | C | D |  | 1 | 1 |  | 1520 | 1550 | 4800 |  |  | 4800 | 51.57 | 11 | 93071 | 1602 |  | Y | 43 | 32 | [7 empty] | 박안희 | 2 |  | Y | [6 empty] | 0 | 238.02 | A |  | 1602 | 3 | 0.25 | 1553 | 1.32 | 69 | 40 | 306 | 5:06 | 25 | 25 | 35 | 0 |  | 0 |  |  | N2 | 2020-02-24 06:27 | 2020-02-24 06:42 | 15 | 2020-02-24 06:26 | 16 |  |  |  |  | Y |  |  |  | Y | [5 empty] | 0 | 200.53 | [23 empty] | 10.74 | 0 | B | [9 empty] | 0 | 0 | 730 | 44 | 0 | 0 | 0 | 395 | 0 | 299 | 0 | 0 | 0 | 25
2020-02-23 | C54614 | 3 | 저탄소 | SCM420HT | 연주시작 | Al 탈산 | T | 35 | 67 | 50100 | 111.2 | C | D | D |  | 1 |  | 1 | 1550 | 1548 | 8000 |  |  | 8000 | 86.64 | 33 | 92334 | 1669 |  | Y | 55 | 41 | [8 empty] | 2 | [8 empty] | 22.27 | 123.11 | A |  | 1665 | 2 | 0.42 | 1599 | 1.78 | 89 | 202 | 404 | 6:44 | 13 | 13 | 0 | 0 |  | 0 | 10 |  | N2 | 2020-02-24 07:31 |  | 20 | 2020-02-24 07:11 | 40 |  |  |  |  | Y | [5 empty] | Y |  |  |  | 1.28 | 14.1 | [23 empty] | 0.97 | 0 | A | [9 empty] | 1588 | 121 | 0 | 13 | 0 | 0 | 0 | 1252 | 0 | 201 | 99 | 0 | 0 | 0 |  |  | 12 |  | 1
2020-02-24 | A57169 | 1 | 고탄소 | AE1055LS |  | Al 탈산 | B | 33 | 51 | 50300 | 73.67 | D | D | D |  | 1 | 1 |  | 1520 | 1568 | 3600 |  |  | 3600 | 38.68 | 11 | 93071 | 1601 |  | Y | 43 | 20 | [7 empty] | 차승주 | 2 |  | Y |  |  |  |  | 99.7 | 12-4 | 104.96 | 99.76 | A |  | 1601 | 3 | 0.24 | 1556 | 1.5 | 72 | 43 | 248 | 4:08 | 25 | 25 | 36 | 0 |  | 0 |  |  | N2 | 2020-02-24 07:20 | 2020-02-24 07:42 | 22 | 2020-02-24 07:19 | 23 |  |  |  |  | Y |  |  |  | Y | [5 empty] | 0 | 198.88 | [23 empty] | 11.66 | 0 | A | [9 empty] | 18 | 0 | 808 | 38 | 0 | 0 | 0 | 290 | 0 | 298 | 0 | 0 | 0 | 24
2020-02-24 | A57170 | 1 | 고탄소 | AE1055LS |  | Al 탈산 | B | 15 | 42 | 50500 | 71.17 | D | D | D |  | 1 | 1 |  | 1520 | 1545 | 4400 |  |  | 4400 | 47.28 | 11 | 93071 | 1593 |  | Y | 40 | 24 | [7 empty] | 김덕진 | 2 |  | Y |  |  |  |  | 99.7 | 12-5 | 99.8 | 113.74 | A |  | 1593 | 3 | 0.25 | 1551 | 1.35 | 67 | 35 | 244 | 4:04 | 25 | 25 | 37 | 0 |  | 0 |  |  | N2 | 2020-02-24 08:15 | 2020-02-24 08:42 | 27 | 2020-02-24 08:15 | 27 |  |  |  |  | Y |  |  |  | Y | [5 empty] | 0 | 176.16 | [23 empty] | 12.62 | 0 | A | [9 empty] | 36 | 0 | 833 | 8 | 0 | 0 | 0 | 298 | 0 | 196 | 0 | 0 | 0 | 14
2020-02-24 | C54615 | 3 | 저탄소 | SCM420HT | 연주종료 | Al 탈산 | T | 29 | 65 | 48900 | 86.62 | D | D | D |  | 1 |  | 1 | 1550 | 1595 | 6300 |  |  | 6300 | 68.23 | 33 | 92334 | 1648 |  | Y | 44 | 31 | [7 empty] | 박지웅 | 2 |  |  |  |  | Y |  | 95.55 | 11-7 | 36.7 | 95.78 | A |  | 1634 | 2 | 0.45 | 1585 | 1.69 | 75 | 202 | 374 | 6:14 | 13 | 13 | 0 | 0 |  | 0 | 10 |  | N2 | 2020-02-24 08:33 |  | 21 | 2020-02-24 08:19 | 35 |  |  |  |  | Y | [5 empty] | Y |  |  |  | 8.43 | 0 | [23 empty] | 0.7 | 0 | A |  |  | 9.112 | 31.085 | 47.637 | 0.316 | 5.227 | 1.532 | 1474.13 | 1571 | 0 | 19 | 1144 | 0 | 0 | 0 | 714 | 0 | 300 | 0 | 0 | 0 | 0 |  |  | 5
2020-02-24 | A57171 | 1 | 고탄소 | AE1055LS |  | Al 탈산 | B | 32 | 49 | 49800 | 76.55 | D | D | D |  | 1 | 1 |  | 1520 | 1569 | 4400 |  |  | 4400 | 47.28 | 11 | 93071 | 1595 |  | Y | 40 | 31 | [7 empty] | 김덕진 | 2 |  | Y |  |  |  |  | 107.5 | 13-2 | 81.37 | 183.67 | A |  | 1595 | 3 | 0.25 | 1550 | 1.25 | 66 | 38 | 253 | 4:13 | 25 | 25 | 38 | 0 |  | 0 |  |  | N2 | 2020-02-24 09:25 | 2020-02-24 09:39 | 14 | 2020-02-24 09:24 | 16 |  |  |  |  | Y |  |  |  | Y | [5 empty] | 0 | 225.1 | [23 empty] | 13.84 | 0 | A | [9 empty] | 62 | 0 | 912 | 24 | 0 | 0 | 0 | 394 | 0 | 250 | 0 | 0 | 0 | 30
2020-02-24 | C54616 | 3 | 저탄소 | SCM420HT | 연주종료 | Al 탈산 | T | 19 | 76 | 47850 | 91.47 | D | D | D |  | 1 |  | 1 | 1550 | 1533 | 8800 |  |  | 8800 | 97.08 | 33 | 90651 | 1633 |  | Y | 55 | 43 |  |  |  | 00 |  |  |  | 박지웅 | 2 |  |  |  |  | Y |  | 99.85 | 11-9 | 147.28 | 54.89 | A |  | 1624 | 2 | 0.45 | 1576 | 1.71 | 66 | 202 | 448 | 7:28 | 13 | 13 | 0 | 0 |  | 0 | 10 |  | N2 | 2020-02-24 09:56 |  | 12 | 2020-02-24 09:48 | 20 |  |  |  |  | Y | [5 empty] | Y |  |  |  | 8.71 | 0 | [23 empty] | 0.28 | 0 | A |  |  | 6.859 | 32.891 | 48.539 | 0.197 | 7.076 | 1.475 | 1438.09 | 399 | 1791 | 16 | 894 | 0 | 0 | 0 | 594 | 0 | 300 | 0 | 0 | 0 | 0 |  |  | 5
2020-02-24 | A57172 | 1 | 고탄소 | AE1055LS |  | Al 탈산 | B | 22 | 40 | 50900 | 73.63 | D | D | D |  | 1 | 1 |  | 1520 | 1546 | 4700 |  |  | 4700 | 46.29 | 12 | 101532 | 1590 |  | Y | 42 | 25 | [7 empty] | 김덕진 | 2 |  | Y |  |  |  |  | 109.25 | 13-6 | 16.16 | 231.33 | A |  | 1590 | 3 | 0.25 | 1551 | 1.22 | 67 | 37 | 273 | 4:33 | 25 | 25 | 39 | 0 |  | 0 |  |  | N2 | 2020-02-24 10:20 | 2020-02-24 10:43 | 22 | 2020-02-24 10:20 | 22 |  |  |  |  | Y |  |  |  | Y | [5 empty] | 0 | 184.02 | [23 empty] | 14.79 | 0 | A | [9 empty] | 55 | 0 | 947 | 9 | 0 | 0 | 0 | 393 | 0 | 199 | 29 | 0 | 0 | 0
2020-02-24 | C54617 | 3 | 저탄소 | SCM420HT | 연주종료 | Al 탈산 | T | 20 | 50 | 50000 | 90.87 | D | D | D |  | 1 |  | 1 | 1550 | 1587 | 6500 |  |  | 6500 | 71.7 | 33 | 90651 | 1646 |  | Y | 44 | 32 |  |  |  | 05 |  |  |  | 박지웅 | 2 |  | Y |  |  | Y |  | 98.2 | 12-2 | 72.02 | 60.43 | A |  | 1633 | 2 | 0.45 | 1582 | 1.7 | 72 | 202 | 431 | 7:11 | 13 | 13 | 0 | 0 |  | 0 | 10 |  | N2 | 2020-02-24 11:04 |  | 24 | 2020-02-24 10:46 | 41 |  |  |  |  | Y | [5 empty] | Y |  |  |  | 3.25 | 0 | [23 empty] | 1.02 | 0 | A | [9 empty] | 800 | 617 | 22 | 864 | 0 | 0 | 0 | 605 | 0 | 300 | 0 | 0 | 0 | 0 |  |  | 5
2020-02-24 | A57173 | 1 | 고탄소 | AE1055LS |  | Al 탈산 | B | 33 | 52 | 48100 | 81.53 | D | D | D |  | 1 | 1 |  | 1520 | 1541 | 5000 |  |  | 5000 | 49.25 | 12 | 101532 | 1600 |  | Y | 41 | 27 | [7 empty] | 김덕진 | 2 |  | Y |  |  |  |  | 105.1 | 12-9 | 53.87 | 225.65 | A |  | 1600 | 3 | 0.24 | 1554 | 1.15 | 70 | 39 | 250 | 4:10 | 25 | 25 | 40 | 0 |  | 0 |  |  | N2 | 2020-02-24 11:30 | 2020-02-24 11:48 | 18 | 2020-02-24 11:29 | 19 |  |  |  |  | Y |  |  |  | Y | [5 empty] | 0 | 247.08 | [23 empty] | 15.43 | 0.47 | A | [9 empty] | 32 | 0 | 852 | 14 | 0 | 0 | 0 | 487 | 0 | 296 | 51 | 0 | 0 | 0
2020-02-24 | C54618 | 3 | 저탄소 | SCM420HT | 연주종료 | Al 탈산 | T | 35 | 68 | 50100 | 87.92 | D | D | D |  | 1 |  | 1 | 1550 | 1577 | 6600 |  |  | 6600 | 66.74 | 36 | 98892 | 1626 |  | Y | 46 | 34 |  |  |  | 05 |  |  |  | 박지웅 | 2 |  | Y |  |  | Y |  | 100.6 | 12-1 | 112.24 | 50.64 | A |  | 1631 | 2 | 0.44 | 1585 | 1.92 | 75 | 202 | 351 | 5:51 | 13 | 13 | 0 | 0 |  | 0 | 10 |  | N2 | 2020-02-24 12:08 |  | 24 | 2020-02-24 11:49 | 43 |  |  |  |  | Y | [5 empty] | Y |  |  |  | 1.04 | 0.21 | [23 empty] | 1.05 | 0 | A | [9 empty] | 1719 | 0 | 27 | 651 | 0 | 0 | 0 | 599 | 0 | 300 | 0 | 0 | 0 | 0 |  |  | 5
2020-02-24 | A57174 | 1 | 고탄소 | AE1055LS |  | Al 탈산 | B | 15 | 43 | 50000 | 72.65 | D | D | D |  | 1 | 1 |  | 1520 | 1555 | 4700 |  |  | 4700 | 46.29 | 12 | 101532 | 1601 |  | Y | 41 | 27 | [7 empty] | 김덕진 | 2 |  | Y | N |  |  |  | 107.4 | 13-3 | 83.13 | 173.49 | A |  | 1601 | 3 | 0.23 | 1551 | 1.61 | 67 | 31 | 240 | 4:00 | 25 | 25 | 41 | 0 |  | 0 |  |  | N2 | 2020-02-24 12:22 | 2020-02-24 13:04 | 41 | 2020-02-24 12:22 | 41 |  |  |  |  | Y |  |  |  | Y | [5 empty] | 0 | 177.47 | [23 empty] | 15.43 | 9.82 | A | [9 empty] | 35 | 0 | 919 | 9 | 0 | 0 | 0 | 600 | 0 | 197 | 0 | 0 | 0 | 18
2020-02-24 | C54619 | 3 | 저탄소 | SCM420HT | 연주종료 | Al 탈산 | T | 29 | 66 | 48500 | 86.9 | D | D | D |  | 1 |  | 1 | 1550 | 1567 | 8300 |  |  | 8300 | 86.33 | 35 | 96145 | 1627 |  | Y | 51 | 39 |  |  |  | 05 |  |  |  | 박지웅 | 2 |  | Y |  |  | Y |  | 103.45 | 12-4 | 161.95 | 41.97 | A |  | 1621 | 2 | 0.46 | 1574 | 1.74 | 64 | 27 | 405 | 6:45 | 13 | 13 | 0 | 0 |  | 0 | 10 |  | N2 | 2020-02-24 13:11 |  | 22 | 2020-02-24 13:02 | 31 |  |  |  |  | Y | [5 empty] | Y |  |  |  | 3.33 | 0 | [23 empty] | 0.14 | 1.72 | A | [9 empty] | 1190 | 448 | 18 | 592 | 0 | 0 | 0 | 593 | 0 | 300 | 0 | 0 | 0 | 0 |  |  | 5
2020-02-24 | A57175 | 1 | 고탄소 | AE1055LS |  | Al 탈산 | B | 32 | 50 | 49600 | 74.07 | D | D | D |  | 1 | 1 |  | 1520 | 1590 | 3800 |  |  | 3800 | 37.43 | 12 | 101532 | 1595 |  | Y | 41 | 0 | [7 empty] | 차승주 | 2 |  | Y |  |  |  |  | 106 | 12-10 | 91.37 | 148.1 | A |  | 1595 | 3 | 0.24 | 1556 | 1.18 | 72 | 33 | 265 | 4:25 | 25 | 25 | 42 | 0 |  | 0 |  |  | N2 | 2020-02-24 13:27 | 2020-02-24 14:08 | 41 | 2020-02-24 13:27 | 41 |  |  |  |  | Y |  |  |  | Y | [5 empty] | 0 | 187.94 | [23 empty] | 15.43 | 16.9 | A | [9 empty] | 47 | 0 | 899 | 29 | 0 | 0 | 0 | 299 | 0 | 293 | 0 | 0 | 0 | 0
2020-02-24 | C54620 | 3 | 저탄소 | SCM420HT | 연주종료 | Al 탈산 | T | 19 | 77 | 47850 | 91.05 | D | D | B |  | 1 |  | 1 | 1550 | 1596 | 6000 |  |  | 6000 | 59.03 | 37 | 101639 | 1635 |  | Y | 42 | 29 |  |  |  | 05 |  |  |  | 박지웅 | 2 |  | Y |  |  | Y |  | 100.85 | 11-10 | 0 | 226.12 | A |  | 1631 | 2 | 0.46 | 1579 | 1.79 | 69 | 33 | 412 | 6:52 | 13 | 15 | 0 | 0 |  | 0 | 10 |  | N2 | 2020-02-24 14:29 |  | 18 | 2020-02-24 14:09 | 39 |  |  |  |  | Y | [5 empty] | Y |  |  |  | 1.02 | 2.56 | [23 empty] | 0.14 | 2.47 | A | [9 empty] | 1694 | 0 | 120 | 466 | 0 | 0 | 0 | 503 | 0 | 300 | 0 | 0 | 0 | 0 |  |  | 5
2020-02-24 | A57176 | 1 | 고탄소 | AE1055LS |  | Al 탈산 | B | 22 | 41 | 50600 | 78.78 | D | B | B |  | 1 | 1 |  | 1520 | 1566 | 4300 |  |  | 4300 | 42.35 | 12 | 101532 | 1596 |  | Y | 41 | 27 | [15 empty] | 104.85 | 13-1 | 0 | 283.98 | A |  | 1594 | 3 | 0.23 | 1550 | 1.22 | 66 | 35 | 266 | 4:26 | 25 | 26 | 43 | 0 |  | 0 |  |  | N2 | 2020-02-24 14:45 | 2020-02-24 15:10 | 25 | 2020-02-24 14:44 | 26 |  |  |  |  | Y |  |  |  | Y | [5 empty] | 0 | 216.14 | [23 empty] | 19.42 | 25.43 | A | [9 empty] | 50 | 0 | 903 | 9 | 0 | 0 | 0 | 451 | 0 | 297 | 0 | 0 | 0 | 15
2020-02-24 | C54621 | 3 | 저탄소 | SCM420HT | 연주종료 | Al 탈산 | T | 20 | 51 | 49500 | 103.05 | D | B | B |  | 1 |  | 1 | 1550 | 1552 | 7300 |  |  | 7300 | 75.93 | 35 | 96145 | 1644 |  | Y | 43 | 39 |  |  | C54618 | 05 |  |  |  | 박지웅 | 4 |  | Y |  |  | Y |  | 100.35 | 12-4 | 0 | 29.39 | A |  | 1634 | 2 | 0.47 | 1575 | 1.2 | 65 | 36 | 557 | 9:17 | 13 | 14 | 0 | 0 |  | 0 | 10 |  | N2 | 2020-02-24 15:43 |  | 13 | 2020-02-24 15:32 | 24 |  |  |  |  | Y | [5 empty] | Y |  |  |  | 5.24 | 0.21 | [23 empty] | 0.14 | 2.47 | B | [9 empty] | 1275 | 295 | 226 | 0 | 0 | 0 | 0 | 401 | 0 | 300 | 0 | 0 | 0 | 7 |  |  | 5
2020-02-24 | A57177 | 1 | 고탄소 | AE1055LS |  | Al 탈산 | B | 33 | 53 | 51300 | 80.12 | B | B | B |  | 1 | 1 |  | 1520 | 1554 | 4700 |  |  | 4700 | 50.5 | 11 | 93071 | 1601 |  | Y | 42 | 29 | [7 empty] | 김형철 | 2 |  | Y |  |  |  |  | 105 | 12-8 | 0 | 312.52 | A |  | 1596 | 3 | 0.23 | 1556 | 1.05 | 72 | 40 | 272 | 4:32 | 25 | 25 | 44 | 0 |  | 0 |  |  | N2 | 2020-02-24 15:48 | 2020-02-24 16:10 | 22 | 2020-02-24 15:47 | 23 |  |  |  |  | Y |  |  |  | Y | [5 empty] | 0 | 230.1 | [23 empty] | 28.97 | 25.43 | A | [9 empty] | 20 | 0 | 819 | 28 | 0 | 0 | 0 | 496 | 0 | 416 | 0 | 0 | 0 | 21
2020-02-24 | C54622 | 3 | 저탄소 | SCM420HT | TUNDISH교체전 | Al 탈산 | T | 35 | 69 | 48700 | 94.77 | B | B | B |  | 1 |  | 1 | 1550 | 1594 | 6700 |  |  | 6700 | 60.03 | 41 | 111611 | 1651 |  | Y | 46 | 35 | [7 empty] | 박재승 | 3 |  | N |  |  | Y |  | 104.8 | 12-5 | 0 | 274.24 | A |  | 1630 | 2 | 0.45 | 1581 | 1.36 | 71 | 35 | 475 | 7:55 | 13 | 14 | 0 | 0 |  | 0 | 10 |  | N2 | 2020-02-24 16:50 |  | 14 | 2020-02-24 16:37 | 27 |  |  |  |  | Y | [5 empty] | Y |  |  |  | 1.33 | 3.27 | [23 empty] | 0.14 | 2.47 | A | [9 empty] | 1514 | 154 | 153 | 0 | 0 | 0 | 0 | 842 | 0 | 300 | 0 | 0 | 0 | 13
2020-02-24 | A57178 | 1 | 고탄소 | AE1055LS |  | Al 탈산 | B | 5 | 14 | 52700 | 85.85 | B | B | B |  | 1 | 1 |  | 1520 | 1545 | 5600 |  |  | 5600 | 60.17 | 11 | 93071 | 1610 |  | Y | 42 | 35 | [7 empty] | 김형철 | 2 |  | Y |  |  |  |  | 102.45 | 13-5 | 0 | 299.07 | A |  | 1604 | 3 | 0.23 | 1560 | 1.02 | 76 | 42 | 270 | 4:30 | 25 | 25 | 45 | 0 |  | 0 |  |  | N2 | 2020-02-24 16:54 | 2020-02-24 17:11 | 17 | 2020-02-24 16:52 | 19 |  |  |  |  | Y |  |  |  | Y | [5 empty] | 0 | 247.5 | [23 empty] | 42.36 | 25.43 | A | [9 empty] | 35 | 0 | 806 | 27 | 0 | 0 | 0 | 379 | 0 | 530 | 0 | 0 | 0 | 30
2020-02-24 | C54623 | 3 | 중탄소 | SCM440I |  | Al 탈산 | I | 29 | 67 | 47800 | 109.47 | B | B | B |  | 1 |  | 1 | 1560 | 1542 | 8200 |  |  | 8200 | 91.42 | 13 | 89700 | 1666 |  | INGOT | 44 | 39 | [7 empty] | 박재승 | [5 empty] | Y |  | 93.8 | 11-5 | 338.72 | 0 | A |  | 1649 | 2 | 0.45 | 1580 | 1.35 | 85 |  | 389 | 6:29 | 20 | 22 | 0 | 0 |  | 0 | 10 |  | AR | 2020-02-24 18:05 |  | 13 | 2020-02-24 17:50 | [5 empty] | Y | [5 empty] | N |  |  |  | 5.74 | 0.26 | [18 empty] | 1.1 |  |  |  |  | 0.14 | 2.47 | A | [9 empty] | 1148 | 0 | 371 | 0 | 0 | 0 | 0 | 407 | 0 | 302 | 0 | 0 | 0 | 41
2020-02-24 | A57179 | 1 | 고탄소 | AE1055LS |  | Al 탈산 | B | 15 | 44 | 50000 | 76.9 | B | B | B |  | 1 | 1 |  | 1520 | 1570 | 4100 |  |  | 4100 | 44.05 | 11 | 93071 | 1595 | 727 | Y | 41 | 27 | [7 empty] | 김형철 | 2 |  | Y |  |  |  |  | 105.7 | 13-1 | 0 | 222.76 | A |  | 1585 | 3 | 0.24 | 1544 | 1.17 | 60 | 32 | 260 | 4:20 | 25 | 25 | 46 | 0 |  | 0 |  |  | N2 | 2020-02-24 17:47 | 2020-02-24 18:10 | 22 | 2020-02-24 17:46 | 23 |  |  |  |  | Y |  |  |  | Y | [5 empty] | 0 | 189.62 | [23 empty] | 52.14 | 25.43 | A | [9 empty] | 33 | 0 | 848 | 23 | 0 | 0 | 0 | 488 | 0 | 457 | 0 | 0 | 0 | 30
2020-02-24 | A57180 | 1 | 고탄소 | AE1055LS | TUNDISH교체전 | Al 탈산 | B | 32 | 51 | 50200 | 74.37 | B | B | B |  | 1 | 1 |  | 1520 | 1557 | 4600 |  |  | 4600 | 58.11 | 11 | 79166 | 1595 |  | Y | 42 | 28 | [7 empty] | 김형철 | 2 |  | Y | [6 empty] | 0.21 | 56.41 | A |  | 1595 | 3 | 0.23 | 1547 | 1.55 | 63 | 28 | 237 | 3:57 | 25 | 25 | 47 | 0 |  | 0 |  |  | N2 | 2020-02-24 18:44 | 2020-02-24 19:14 | 30 | 2020-02-24 18:43 | 31 | [14 empty] | 0 | 160.09 | [23 empty] | 53.24 | 25.43 | A | [9 empty] | 20 | 0 | 805 | 18 | 0 | 0 | 0 | 647 | 0 | 562 | 0 | 0 | 0 | 21
2020-02-24 | C54624 | 3 | 고탄소 | G-AE1055LST | 연주시작 | Al 탈산 | T | 19 | 78 | 47350 | 141.43 | B | B | B |  | 1 |  | 1 | 1530 | 1574 | 9100 |  |  | 9100 | 100.38 | 33 | 90651 | 1667 |  | Y | 63 | 56 | [7 empty] | 박재승 | 3 |  |  |  |  | N |  | 100.4 | 11-9 | 0 | 329.26 | A |  | 1669 | 2 | 0.45 | 1576 | 1.63 | 92 | 46 | 695 | 11:35 | 25 | 25 | 0 | 0 |  | 0 | 15 |  | N2 | 2020-02-24 19:52 |  | 22 | 2020-02-24 19:30 | 44 |  |  |  |  | Y | [5 empty] | N |  |  |  | 0 | 6.98 | [23 empty] | 0.14 | 2.47 | B |  |  | 8.478 | 19.559 | 63.926 | 0.294 | 7.54 | 3.268 | 2131.7 | 0 | 0 | 827 | 0 | 0 | 0 | 0 | 1299 | 0 | 300 | 0 | 0 | 0 | 23 |  |  | 7 | 0.0224 | 1
2020-02-24 | A57181 | 1 | 고탄소 | AE5098 | TUNDISH교체 | Si 탈산 | B | 33 | 54 | 50100 | 83.43 | B | B | B |  | 1 | 1 |  | 1520 | 1565 | 5700 |  |  | 5700 | 57.34 | 18 | 99414 | 1595 |  | Y | 45 | 36 | [7 empty] | 김형철 | 2 |  | Y |  |  |  |  | 105.25 | 12-8 | 319.86 | 0 | A |  | 1594 | 3 | 0.25 | 1548 | 1.24 | 95 | 53 | 256 | 4:16 | 20 | 21 | 48 | 0 |  | 0 |  |  | AR | 2020-02-24 19:52 | 2020-02-24 20:36 | 43 | 2020-02-24 19:50 | 46 | [14 empty] | 102.62 | 89.81 | [19 empty] | 1.8 |  |  |  | 0.01 | 8.52 | C | [9 empty] | 1405 | 16 | 1190 | 40 | 0 | 0 | 0 | 298 | 0 | 298 | 0 | 0 | 0 | 28 |  |  |  |  | 1
2020-02-24 | C54625 | 3 | 고탄소 | G-AE1055LST | 연주종료 | Al 탈산 | T | 20 | 52 | 50200 | 134.27 | B | B | B |  | 1 |  | 1 | 1530 | 1558 | 8000 |  |  | 8000 | 88.25 | 33 | 90651 | 1637 |  | Y | 61 | 49 |  |  | C54623 | 02 |  |  |  | 박재승 | 3 |  |  | Y |  | Y |  | 98.95 | 12-3 | 0 | 378.14 | A |  | 1637 | 2 | 0.42 | 1562 | 1.36 | 78 | 39 | 484 | 8:04 | 25 | 27 | 0 | 0 |  | 0 | 15 |  | N2 | 2020-02-24 21:15 |  | 15 | 2020-02-24 20:57 | 33 |  |  |  |  | Y | [5 empty] | N |  |  |  | 0 | 9.4 | [23 empty] | 0.14 | 2.47 | A |  |  | 7.818 | 27.759 | 53.481 | 0.574 | 6.84 | 1.926 | 1505.08 | 0 | 0 | 943 | 0 | 0 | 0 | 0 | 504 | 0 | 300 | 0 | 0 | 0 | 30 |  |  | 5 | 0.1427
2020-02-24 | A57182 | 1 | 고탄소 | AE5098 |  | Si 탈산 | B | 5 | 15 | 52200 | 75.25 | B | B | B |  | 1 | 1 |  | 1520 | 1533 | 6000 |  |  | 6000 | 67.9 | 16 | 88368 | 1563 |  | Y | 43 | 38 | [7 empty] | 김형철 | 2 |  | Y |  |  |  |  | 107.75 | 13-10 | 232.23 | 0 | A |  | 1559 | 3 | 0.25 | 1524 | 1.13 | 71 | 36 | 232 | 3:52 | 20 | 20 | 49 | 0 |  | 0 |  |  | AR | 2020-02-24 20:46 | 2020-02-24 21:33 | 47 | 2020-02-24 20:44 | 48 | [14 empty] | 99.62 | 51.76 | [20 empty] | 0.88 |  |  | 0.04 | 19.92 | A | [9 empty] | 1471 | 0 | 1195 | 51 | 0 | 0 | 0 | 487 | 0 | 296 | 0 | 0 | 0 | 100
2020-02-24 | C54626 | 3 | 고탄소 | G-AE1055LST | 연주종료 | Al 탈산 | T | 35 | 70 |  | 126.62 | B | B | C |  | 1 |  | 1 | 1530 | 1564 | 7500 |  |  | 7500 | 82.73 | 33 | 90651 | 1636 |  | Y | 50 | 47 | [7 empty] | 박재승 | 3 |  |  |  |  | Y |  | 148.45 |  | 0 | 216.69 | A |  | 1631 | 2 | 0 | 1556 | 1.39 | 72 | 35 | 425 | 7:05 | 25 | 26 | 0 | 0 |  | 0 | 23 |  | N2 | 2020-02-24 22:38 |  | 9 | 2020-02-24 22:14 | 32 |  |  |  |  | Y | [5 empty] | N |  |  |  | 0.3 | 5.67 | [23 empty] | 0 | 0 | A |  |  | 7.479 | 29.587 | 51.499 | 0.454 | 6.885 | 1.74 | 1417.52 | 0 | 0 | 884 | 0 | 0 | 0 | 0 | 497 | 0 | 300 | 0 | 0 | 0 | 28 |  |  | 5 | 0.1165
2020-02-24 | A57183 | 1 | 고탄소 | AE5098 |  | Si 탈산 | B | 15 | 45 | 51100 | 93.42 | B | B | C |  | 1 | 1 |  | 1520 | 1521 | 6000 |  |  | 6000 | 60.35 | 18 | 99414 | 1561 |  | Y | 47 | 41 | [7 empty] | 김형철 | 2 |  | Y |  |  |  |  | 107.6 | 13-3 | 339.21 | 0 | A |  | 1562 | 3 | 0.27 | 1521 | 0.91 | 68 | 33 | 249 | 4:09 | 20 | 20 | 50 | 0 |  | 0 |  |  | AR | 2020-02-24 22:06 | 2020-02-24 22:43 | 37 | 2020-02-24 22:04 | 39 |  |  |  |  | Y |  |  |  | Y | [5 empty] | 12.82 | 246.86 | [20 empty] | 0.78 |  |  | 0.12 | 0 | A | [9 empty] | 1286 | 44 | 1009 | 48 | 0 | 0 | 0 | 297 | 0 | 296 | 0 | 0 | 0 | 73
2020-02-24 | A57184 | 1 | 고탄소 | AE5098 |  | Si 탈산 | B | 32 | 52 | 50300 | 84.68 | B | C | C |  | 1 | 1 |  | 1520 | 1539 | 5300 |  |  | 5300 | 53.31 | 18 | 99414 | 1550 | 363 | Y | 43 | 32 | A57151 약20톤 받음 질소스펙 미달 | [6 empty] | 김형철 | 2 |  |  |  |  | Y |  | 109.05 | 13-3 | 207.97 | 0 | A |  | 1550 | 3 | 0.27 | 1520 | 0.77 | 67 | 30 | 232 | 3:52 | 20 | 20 | 51 | 0 |  | 0 |  |  | AR | 2020-02-24 23:02 | 2020-02-24 23:53 | 52 | 2020-02-24 22:58 | 55 |  |  |  |  | Y |  |  |  | Y | [5 empty] | 0 | 221.24 | [20 empty] | 0.86 |  |  | 0 | 14.43 | A | [9 empty] | 1144 | 28 | 1007 | 33 | 0 | 0 | 0 | 300 | 0 | 294 | 0 | 0 | 0 | 64
2020-02-24 | C54627 | 3 | 고탄소 | G-AE1055LST | 연주종료 | Al 탈산 | T | 29 | 68 | 48750 | 125.23 | B | C | C |  | 1 |  | 1 | 1530 | 1563 | 0 |  |  | 0 | 0 | 36 | 98892 | 1644 |  | Y | 51 | 48 |  |  | C54624 | 07 |  |  |  | 박재승 | 3 |  | Y |  |  | Y |  |  |  | 0 | 310.54 | A |  | 1639 | 2 | 0.44 | 1566 | 1.38 | 82 | 41 | 444 | 7:24 | 25 | 25 | 0 | 0 |  | 0 | 21 |  | N2 | 2020-02-24 23:54 |  | 9 | 2020-02-24 23:33 | 31 |  |  |  |  | Y | [5 empty] | N |  |  |  | 2.7 | 3.48 | [23 empty] | 0 | 0 | A |  |  | 6.612 | 31.787 | 49.966 | 0.391 | 7.556 | 1.571 | 1405.19 | 0 | 0 | 799 | 0 | 0 | 0 | 0 | 403 | 0 | 300 | 0 | 0 | 0 | 51 |  |  | 5 | 0.0853
2020-02-24 | A57185 | 1 | 고탄소 | AE5098 |  | Si 탈산 | B | 33 | 55 | 50500 | 80.8 | C | C | C |  | 1 | 1 |  | 1520 | 1582 | 4200 |  |  | 4200 | 42.25 | 18 | 99414 | 1561 |  | Y | 41 | 33 | [7 empty] | 박안희 | 2 |  |  |  |  | Y |  | 108.45 | 13-1 | 322.28 | 0 | A |  | 1561 | 3 | 0.27 | 1524 | 0.97 | 71 | 29 | 233 | 3:53 | 20 | 20 | 52 | 0 |  | 0 |  |  | AR | 2020-02-24 23:59 | 2020-02-25 02:15 | 65 | 2020-02-24 23:57 | 67 |  |  |  |  | Y |  |  |  | Y | [5 empty] | 11.21 | 204.8 | [20 empty] | 0.34 |  |  | 0 | 0.46 | A | [9 empty] | 1382 | 31 | 1149 | 43 | 0 | 0 | 0 | 301 | 0 | 299 | 0 | 0 | 0 | 82
2020-02-24 | C54628 | 3 | 고탄소 | G-AE1055LST | TUNDISH교체전 | Al 탈산 | T | 19 | 79 | 47500 | 123 | C | C | C |  | 1 |  | 1 | 1530 | 1568 | 7400 |  |  | 7400 | 70.89 | 38 | 104386 | 1637 |  | Y | 52 | 47 |  |  |  | 07 |  |  |  |  | 2 |  |  |  |  | Y |  | 106.05 | 12-4 | 0 | 316.54 | A |  | 1632 | 2 | 0.44 | 1568 | 1.28 | 84 | 43 | 416 | 6:56 | 25 | 25 | 0 | 0 |  | 0 | 20 |  | N2 | 2020-02-25 01:09 |  | 17 | 2020-02-25 00:48 | 38 |  |  |  |  | Y | [5 empty] | N |  |  |  | 1.88 | 3.58 | [23 empty] | 0 | 0 | A |  |  | 5.126 | 32.771 | 50.212 | 0.529 | 9.795 | 1.532 | 1418.44 | 0 | 0 | 809 | 0 | 0 | 0 | 0 | 527 | 0 | 200 | 0 | 0 | 0 | 41 |  |  | 5 | 0.1033
2020-02-24 | A57186 | 1 | 고탄소 | AE5098 |  | Si 탈산 | B | 5 | 16 | 52500 | 82.8 | C | C | C |  | 1 | 1 |  | 1520 | 1574 | 4800 |  |  | 4800 | 45.74 | 19 | 104937 | 1555 |  | Y | 42 | 38 | [7 empty] | 박안희 | 2 |  |  |  |  | Y |  | 107.05 | 13-9 | 261.72 | 0 | A |  | 1555 | 3 | 0.27 | 1516 | 1 | 63 | 22 | 237 | 3:57 | 20 | 20 | 53 | 0 |  | 0 |  |  | AR | 2020-02-25 01:19 | 2020-02-25 02:16 | 57 | 2020-02-25 01:17 | 59 |  |  |  |  | Y |  |  |  | Y | [5 empty] | 0 | 213.83 | [20 empty] | 1 |  |  | 1.74 | 0.01 | A | [9 empty] | 1380 | 22 | 1176 | 26 | 0 | 0 | 0 | 448 | 0 | 420 | 0 | 0 | 0 | 49
2020-02-24 | C54629 | 3 | 중탄소 | SCM440I |  | Al 탈산 | I | 20 | 53 | 51850 | 104.22 | C | C | C |  | 1 |  | 1 | 1560 | 1565 | 7800 |  |  | 7800 | 76.85 | 5 | 101500 | 1637 |  | INGOT | 50 | 45 |  |  |  | 07 | [6 empty] | Y |  |  | Y |  | 106.95 | 12-10 | 280.06 | 0 | A |  | 1630 | 2 | 0.45 | 1579 | 1.16 | 84 |  | 357 | 5:57 | 20 | 20 | 0 | 0 |  | 0 | 10 |  | AR | 2020-02-25 02:08 |  | 13 | 2020-02-25 01:58 | [5 empty] | Y | [5 empty] | N |  |  |  | 6.66 | 0 | [18 empty] | 1.3 |  |  |  |  | 0 | 0 | A | [9 empty] | 1461 | 0 | 140 | 0 | 0 | 0 | 0 | 395 | 0 | 201 | 0 | 0 | 0 | 28
2020-02-24 | A57187 | 1 | 고탄소 | AE5098 |  | Si 탈산 | B | 15 | 46 | 51400 | 81.07 | C | C | C |  | 1 | 1 |  | 1520 | 1569 | 4500 |  |  | 4500 | 42.88 | 19 | 104937 | 1555 |  | Y | 44 | 37 | [7 empty] | 박안희 | 2 |  |  |  |  | Y |  | 105.85 | 13-1 | 341.06 | 0 | A |  | 1555 | 3 | 0.27 | 1515 | 1.14 | 62 | 27 | 241 | 4:01 | 20 | 20 | 54 | 0 |  | 0 |  |  | AR | 2020-02-25 02:34 | 2020-02-25 03:22 | 48 | 2020-02-25 02:32 | 51 |  |  |  |  | Y |  |  |  | Y | [5 empty] | 0 | 189.83 | [20 empty] | 0.99 |  |  | 0.04 | 0 | A | [9 empty] | 1388 | 22 | 1178 | 15 | 0 | 0 | 0 | 296 | 0 | 299 | 0 | 0 | 0 | 67
2020-02-24 | C54630 | 3 | 중탄소 | AE15B36M | 연주시작 | Si 탈산 | T | 35 | 71 | 49550 | 95.6 | C | C | C |  | 1 |  | 1 | 1535 | 1545 | 8500 |  |  | 8500 | 85.77 | 36 | 99108 | 1656 |  | Y | 49 | 45 |  |  |  | 07 |  |  |  |  | 2 |  | Y |  |  | Y |  | 104.35 | 12-4 | 196.78 | 0 | A |  | 1638 | 2 | 0.45 | 1585 | 1.39 | 89 | 40 | 355 | 5:55 | 13 | 13 | 0 | 0 |  | 0 | 9 |  | AR | 2020-02-25 03:25 |  | 30 | 2020-02-25 03:16 | 39 |  |  |  |  | Y | [5 empty] | N |  |  |  | 5.02 | 0 | [23 empty] | 0 | 0 | B | [9 empty] | 0 | 0 | 1075 | 0 | 0 | 0 | 0 | 502 | 0 | 0 | 0 | 0 | 0 | 27 |  |  | 9 |  | 1
2020-02-24 | A57188 | 1 | 고탄소 | AE5098 |  | Si 탈산 | B | 32 | 53 | 49700 | 81.02 | C | C | C |  | 1 | 1 |  | 1520 | 1534 | 4900 |  |  | 4900 | 49.29 | 18 | 99414 | 1558 |  | Y | 43 | 35 | [7 empty] | 박안희 | 2 |  |  |  |  | Y |  | 101.75 | 12-5 | 197.42 | 0 | A |  | 1558 | 3 | 0.26 | 1517 | 1.14 | 64 | 25 | 263 | 4:23 | 20 | 20 | 55 | 0 |  | 0 |  |  | AR | 2020-02-25 03:38 | 2020-02-25 04:32 | 54 | 2020-02-25 03:35 | 57 |  |  |  |  | Y |  |  |  | Y | [5 empty] | 0 | 192.27 | [20 empty] | 0.8 |  |  | 3.28 | 0 | A | [9 empty] | 1318 | 33 | 1119 | 19 | 0 | 0 | 0 | 297 | 0 | 299 | 0 | 0 | 0 | 55
2020-02-24 | C54631 | 3 | 중탄소 | AE15B36M | 연주종료 | Si 탈산 | T | 29 | 69 | 48500 | 95.15 | C | C | C |  | 1 |  | 1 | 1535 | 1539 | 7100 |  |  | 7100 | 71.64 | 36 | 99108 | 1609 |  | Y | 47 | 40 | [8 empty] | 2 |  |  |  |  | Y |  | 108.2 | 12-8 | 237.16 | 0 | A |  | 1612 | 2 | 0.44 | 1567 | 1.13 | 71 | 34 | 338 | 5:38 | 13 | 13 | 0 | 0 |  | 0 | 9 |  | AR | 2020-02-25 04:33 |  | 34 | 2020-02-25 04:24 | 43 |  |  |  |  | Y | [5 empty] | N |  |  |  | 4.94 | 0 | [23 empty] | 0.65 | 0 | B | [9 empty] | 0 | 0 | 1164 | 0 | 0 | 0 | 0 | 507 | 0 | 0 | 0 | 0 | 0 | 31 |  |  | 8
2020-02-24 | A57189 | 1 | 고탄소 | AE5098 |  | Si 탈산 | B | 33 | 56 | 50100 | 81.02 | C | C | C |  | 1 | 1 |  | 1520 | 1538 | 5300 |  |  | 5300 | 47.98 | 20 | 110460 | 1555 |  | Y | 42 | 37 | C54629 잔강받음 | [6 empty] | 박안희 | 2 |  |  |  |  | Y |  | 109.1 | 13-2 | 349.15 | 0 | A |  | 1555 | 3 | 0.27 | 1515 | 1.08 | 62 | 30 | 265 | 4:25 | 20 | 21 | 56 | 0 |  | 0 |  |  | AR | 2020-02-25 04:54 | 2020-02-25 05:40 | 46 | 2020-02-25 04:52 | 48 |  |  |  |  | Y |  |  |  | Y | [5 empty] | 0 | 205.82 | [20 empty] | 0.32 |  |  | 0 | 1.34 | A | [9 empty] | 1299 | 14 | 1147 | 8 | 0 | 0 | 0 | 299 | 0 | 295 | 0 | 0 | 0 | 41
2020-02-24 | C54632 | 3 | 중탄소 | AE15B36M | 연주종료 | Si 탈산 | T | 20 | 54 | 51200 | 97.62 | C | C | C |  | 1 |  | 1 | 1535 | 1535 | 7100 |  |  | 7100 | 71.64 | 36 | 99108 | 1629 | 378 | Y | 46 | 38 | [8 empty] | 2 |  |  |  |  | Y |  | 100.25 | 12-4 | 255.81 | 0 | A |  | 1617 | 2 | 0.44 | 1561 | 1.7 | 65 | 26 | 320 | 5:20 | 13 | 13 | 0 | 0 |  | 0 | 10 |  | AR | 2020-02-25 05:53 |  | 26 | 2020-02-25 05:34 | 45 |  |  |  |  | Y | [5 empty] | N |  |  |  | 4.82 | 0 | [23 empty] | 0.39 | 0 | B | [9 empty] | 0 | 0 | 750 | 0 | 0 | 0 | 0 | 398 | 0 | 0 | 0 | 0 | 0 | 14 |  |  | 7
2020-02-24 | A57190 | 1 | 고탄소 | AE5098 |  | Si 탈산 | B | 5 | 17 | 52300 | 82.22 | C | C | C |  | 1 | 1 |  | 1520 | 1552 | 4800 |  |  | 4800 | 43.45 | 20 | 110460 | 1554 |  | Y | 44 | 32 | [7 empty] | 박안희 | 2 |  |  |  |  | Y |  | 101.6 | 13-3 | 267.77 | 0 | A |  | 1554 | 3 | 0.27 | 1520 | 0.94 | 67 | 28 | 240 | 4:00 | 20 | 20 | 57 | 0 |  | 0 |  |  | AR | 2020-02-25 05:59 | 2020-02-25 06:48 | 49 | 2020-02-25 05:56 | 53 |  |  |  |  | Y |  |  |  | Y | [5 empty] | 7.23 | 181.22 | [20 empty] | 0.93 |  |  | 1.06 | 1.88 | A | [9 empty] | 1333 | 15 | 1125 | 0 | 0 | 0 | 0 | 298 | 0 | 296 | 0 | 0 | 0 | 49
2020-02-24 | C54633 | 3 | 중탄소 | AE15B36M | 연주종료 | Si 탈산 | T | 19 | 80 | 47550 | 88.15 | C | D | D |  | 1 |  | 1 | 1535 | 1541 | 6300 |  |  | 6300 | 104.02 | 22 | 60566 | 1612 |  | Y | 42 | 33 | [8 empty] | 2 | [6 empty] | 100.35 | 11-9 | 152.3 | 0 | A |  | 1609 | 2 | 0.45 | 1556 | 1.77 | 60 | 21 | 340 | 5:40 | 13 | 13 | 0 | 0 |  | 0 | 10 |  | AR | 2020-02-25 06:56 |  | 27 | 2020-02-25 06:40 | 43 |  |  |  |  | Y | [5 empty] | N |  |  |  | 6.62 | 0 | [23 empty] | 0.58 | 0 | B | [9 empty] | 0 | 0 | 301 | 198 | 0 | 0 | 0 | 501 | 0 | 0 | 0 | 0 | 0 | 0 |  |  | 2
2020-02-24 | A57191 | 1 | 고탄소 | AE5098 |  | Si 탈산 | B | 15 | 47 | 51900 | 80.48 | C | D | D |  | 1 | 1 |  | 1520 | 1590 | 4000 |  |  | 4000 | 40.24 | 18 | 99414 | 1568 |  | Y | 41 | 26 | [7 empty] | 박안희 | 2 |  |  |  |  | Y |  | 104.7 | 12-9 | 263.11 | 0 | A |  | 1568 | 3 | 0.25 | 1521 | 1.27 | 68 | 31 | 243 | 4:03 | 20 | 20 | 58 | 0 |  | 0 |  |  | AR | 2020-02-25 06:59 | 2020-02-25 07:55 | 56 | 2020-02-25 06:57 | 58 |  |  |  |  | Y |  |  |  | Y | [5 empty] | 98.55 | 138.51 | [20 empty] | 0.72 |  |  | 0 | 0.03 | A | [9 empty] | 1455 | 0 | 1149 | 9 | 0 | 0 | 0 | 297 | 0 | 297 | 0 | 0 | 0 | 91
2020-02-25 | C54634 | 3 | 중탄소 | AE15B36M | 연주종료 | Si 탈산 | T | 35 | 72 | 49000 | 87.33 | D | D | D |  | 1 |  | 1 | 1535 | 1523 | 8300 |  |  | 8300 | 125.62 | 24 | 66072 | 1612 |  | Y | 53 | 41 |  |  |  | 05 |  |  |  | 박지웅 | 2 |  | Y |  |  | Y |  | 99.4 | 11-9 | 131.88 | 0 | A |  | 1611 | 2 | 0.45 | 1559 | 2 | 63 | 26 | 334 | 5:34 | 13 | 13 | 0 | 0 |  | 0 | 10 |  | AR | 2020-02-25 08:03 |  | 4 | 2020-02-25 07:55 | 12 |  |  |  |  | Y | [5 empty] | N |  |  |  | 6.39 | 0 | [23 empty] | 1.42 | 0 | A |  |  | 20.755 | 17.718 | 48.556 | 0.38 | 2.339 | 2.74 | 1780.56 | 0 | 0 | 532 | 447 | 0 | 0 | 0 | 488 | 0 | 0 | 0 | 0 | 0 | 7 |  |  | 5
2020-02-25 | A57192 | 1 | 고탄소 | AE5098 |  | Si 탈산 | B | 32 | 54 | 50000 | 77.72 | D | D | D |  | 1 | 1 |  | 1520 | 1577 | 4200 |  |  | 4200 | 42.25 | 18 | 99414 | 1557 |  | Y | 41 | 27 | [7 empty] | 차승주 | 2 |  |  |  |  | Y |  |  |  | 279.51 | 0 | A |  | 1557 | 3 | 0.25 | 1521 | 1.06 | 68 | 32 | 237 | 3:57 | 20 | 20 | 59 | 0 |  | 0 |  |  | AR | 2020-02-25 08:20 | 2020-02-25 09:03 | 43 | 2020-02-25 08:17 | 46 |  |  |  |  | Y |  |  |  | Y | [5 empty] | 0 | 223.38 | [20 empty] | 0.73 |  |  | 0 | 0.08 | A | [9 empty] | 1348 | 21 | 1059 | 9 | 0 | 0 | 0 | 451 | 0 | 199 | 0 | 0 | 0 | 71
2020-02-25 | C54635 | 3 | 중탄소 | AE15B36M | 연주종료 | Si 탈산 | T | 29 | 70 | 48400 | 85.12 | D | D | D |  | 1 |  | 1 | 1535 | 1581 | 6500 |  |  | 6500 | 60.26 | 39 | 107874 | 1634 |  | Y | 45 | 33 |  |  |  | 05 |  |  |  | 박지웅 | 2 |  | Y |  |  | Y |  | 101.15 | 12-1 | 108.37 | 0 | A |  | 1624 | 2 | 0.42 | 1569 | 2.12 | 73 | 35 | 315 | 5:15 | 13 | 13 | 0 | 0 |  | 0 | 10 |  | AR | 2020-02-25 09:09 |  | 15 | 2020-02-25 08:54 | 30 |  |  |  |  | Y | [5 empty] | N |  |  |  | 7.51 | 0 | [23 empty] | 0.81 | 0 | A |  |  | 22.781 | 15.243 | 48.754 | 0.482 | 2.14 | 3.198 | 1824.74 | 0 | 0 | 489 | 0 | 0 | 0 | 0 | 734 | 0 | 0 | 0 | 0 | 0 | 18 |  |  | 5
2020-02-25 | A57193 | 1 | 고탄소 | AE5098 | 연주종료 | Si 탈산 | B | 33 | 57 | 49800 | 75.05 | D | D | D |  | 1 | 1 |  | 1520 | 1599 | 3700 |  |  | 3700 | 41.87 | 16 | 88368 | 1552 |  | Y | 41 | 24 | [7 empty] | 김덕진 | 2 |  |  |  |  | Y |  | 96.9 | 11-10 | 225.79 | 0.17 | A |  | 1552 | 3 | 0.26 | 1519 | 1.03 | 66 | 29 | 265 | 4:25 | 20 | 20 | 60 | 0 |  | 0 |  |  | AR | 2020-02-25 09:17 | 2020-02-25 10:13 | 56 | 2020-02-25 09:14 | 59 |  |  |  |  | Y |  |  |  | Y | [5 empty] | 0 | 212.6 | [20 empty] | 0.9 |  |  | 0 | 0.05 | A | [9 empty] | 1252 | 55 | 1057 | 15 | 0 | 0 | 0 | 447 | 0 | 195 | 0 | 0 | 0 | 42
2020-02-25 | C54636 | 3 | 중탄소 | AE15B36M | 연주종료 | Si 탈산 | T | 20 | 55 | 49750 | 83.9 | D | D | D |  | 1 |  | 1 | 1535 | 1589 | 5700 |  |  | 5700 | 62.45 | 33 | 91278 | 1639 | 366 | Y | 42 | 30 | C54633 크로깅으로인해 34TON 내려와서 받음 |  | C54633 | 34 |  |  |  | 박지웅 | 2 |  | Y |  |  | Y |  | 96.65 | 11-10 | 77.51 | 0 | A |  | 1627 | 2 | 0.43 | 1570 | 2.04 | 74 | 33 | 423 | 7:03 | 13 | 13 | 0 | 0 |  | 0 | 10 |  | AR | 2020-02-25 10:08 |  | 32 | 2020-02-25 09:54 | 46 |  |  |  |  | Y | [5 empty] | N |  |  |  | 8.8 | 0 | [23 empty] | 0.71 | 0 | A | [9 empty] | 0 | 0 | 1053 | 0 | 0 | 0 | 0 | 302 | 0 | 0 | 0 | 0 | 0 | 0 |  |  | 5
2020-02-25 | A57194 | 1 | 저탄소 | SCR415HM | 연주시작 | Si 탈산 | B | 5 | 18 | 52500 | 108.42 | D | D | D |  | 1 | 1 |  | 1540 | 1599 | 7200 |  |  | 7200 | 86.66 | 10 | 83086 | 1641 |  | Y | 71 | 37 | RH워싱 전144.5 후 | [6 empty] | 김덕진 | 2 |  |  |  |  | Y |  | 100.4 | 13-1 | 0.09 | 163.2 | A |  | 1655 | 3 | 0.25 | 1601 | 1.5 | 89 | 33 | 273 | 4:33 | 16 | 16 | 61 | 0 |  | 0 |  |  | N2 | 2020-02-25 11:05 | 2020-02-25 11:51 | 46 | 2020-02-25 11:03 | 48 |  |  |  |  | Y |  |  |  | Y | [5 empty] | 0 | 227.29 | [19 empty] | 2.14 |  |  |  | 0 | 4.43 | A | [9 empty] | 1412 | 0 | 0 | 488 | 0 | 0 | 0 | 1157 | 0 | 0 | 0 | 0 | 0 | 8 |  |  | 13 |  | 1
2020-02-25 | C54637 | 3 | 중탄소 | AE15B36M | 연주종료 | Si 탈산 | T | 19 | 81 | 47450 | 99.93 | D | D | D |  | 1 |  | 1 | 1535 | 1520 | 9300 |  |  | 9300 | 101.89 | 33 | 91278 | 1619 | 366 | Y | 66 | 47 |  |  |  | 05 |  |  |  | 박지웅 | 2 |  | Y |  |  | Y |  | 112.75 | 12-10 | 269.04 | 0 | A |  | 1619 | 2 | 0.43 | 1567 | 2.08 | 71 | 32 | 296 | 4:56 | 13 | 13 | 0 | 0 |  | 0 | 10 |  | AR | 2020-02-25 11:28 |  | 24 | 2020-02-25 11:19 | 33 |  |  |  |  | Y | [5 empty] | N |  |  |  | 2.44 | 0 | [23 empty] | 0.37 | 0 | A | [9 empty] | 0 | 0 | 1175 | 0 | 0 | 0 | 0 | 587 | 0 | 0 | 0 | 0 | 0 | 25 |  |  | 5
2020-02-25 | A57195 | 1 | 저탄소 | SCR415HM |  | Si 탈산 | B | 15 | 48 | 51800 | 79.23 | D | D | D |  | 1 | 1 |  | 1540 | 1522 | 7000 |  |  | 7000 | 82.73 | 10 | 84610 | 1616 |  | Y | 47 | 34 | [7 empty] | 김덕진 | 2 | [6 empty] | 95.1 | 11-9 | 0 | 229.5 | A |  | 1616 | 3 | 0.27 | 1571 | 1.41 | 59 | 18 | 260 | 4:20 | 16 | 16 | 62 | 0 |  | 0 |  |  | N2 | 2020-02-25 12:01 | 2020-02-25 12:49 | 47 | 2020-02-25 12:01 | 48 |  |  |  |  | Y |  |  |  | Y | [5 empty] | 0 | 200.45 | [23 empty] | 0 | 7.58 | A | [9 empty] | 759 | 593 | 0 | 420 | 0 | 0 | 0 | 0 | 0 | 298 | 0 | 0 | 0 | 0
2020-02-25 | C54638 | 3 | 중탄소 | AE15B36M | TUNDISH교체전 | Si 탈산 | T | 35 | 73 | 49100 | 95.52 | D | D | D |  | 1 |  | 1 | 1535 | 1572 | 7900 |  |  | 7900 | 77.71 | 37 | 101657 | 1620 |  | Y | 45 | 39 |  |  |  | 05 |  |  |  | 박지웅 | 2 |  | Y |  |  | Y |  | 108.6 | 12-8 | 84.82 | 0 | A |  | 1627 | 2 | 0.43 | 1578 | 1.75 | 82 | 32 | 308 | 5:08 | 13 | 13 | 0 | 0 |  | 0 | 10 |  | AR | 2020-02-25 12:45 |  | 36 | 2020-02-25 12:22 | 59 |  |  |  |  | Y | [5 empty] | N |  |  |  | 3.29 | 0 | [23 empty] | 1.27 | 0 | A | [9 empty] | 0 | 0 | 760 | 0 | 0 | 0 | 0 | 606 | 0 | 0 | 0 | 0 | 0 | 15 |  |  | 7
2020-02-25 | A57196 | 1 | 저탄소 | SCR415HM |  | Si 탈산 | B | 32 | 55 | 50500 | 65.92 | D | D | D |  | 1 | 1 |  | 1540 | 1534 | 6800 |  |  | 6800 | 66.97 | 12 | 101532 | 1626 |  | Y | 38 | 33 | [7 empty] | 김덕진 | 2 | [6 empty] | 97.65 | 12-1 | 0 | 271.54 | A |  | 1626 | 3 | 0.27 | 1584 | 1.62 | 72 | 21 | 268 | 4:28 | 16 | 16 | 63 | 0 |  | 0 |  |  | N2 | 2020-02-25 12:54 | 2020-02-25 13:44 | 50 | 2020-02-25 12:53 | 52 |  |  |  |  | Y |  |  |  | Y | [5 empty] | 0 | 155.48 | [23 empty] | 0 | 16.37 | A | [9 empty] | 951 | 398 | 0 | 303 | 0 | 0 | 0 | 396 | 0 | 196 | 0 | 0 | 0 | 0
2020-02-25 | A57197 | 1 | 저탄소 | SCR415HM |  | Si 탈산 | B | 33 | 58 | 48000 | 73.97 | D | D | B |  | 1 | 1 |  | 1540 | 1540 | 6100 |  |  | 6100 | 60.08 | 12 | 101532 | 1615 |  | Y | 42 | 31 | [7 empty] | 김덕진 | 2 |  |  | Y |  |  |  | 110.35 | 13-3 | 0.16 | 295.05 | A |  | 1617 | 3 | 0.26 | 1578 | 1.3 | 66 | 24 | 300 | 5:00 | 16 | 16 | 64 | 0 |  | 0 |  |  | N2 | 2020-02-25 14:07 | 2020-02-25 14:41 | 33 | 2020-02-25 14:05 | 36 | [8 empty] | Y | [5 empty] | 0 | 185.78 | [23 empty] | 0 | 4.6 | A | [9 empty] | 250 | 987 | 0 | 320 | 0 | 0 | 0 | 296 | 0 | 196 | 0 | 0 | 0 | 0 |  |  | 5
2020-02-25 | C54639 | 3 | 고탄소 | SPS5DM | 연주시작 | Al 탈산 | T | 20 | 56 | 48050 | 248.48 | D | B | B |  | 1 |  | 1 | 1530 | 1572 | 8300 |  |  | 8300 | 90.64 | 45 | 91575 | 1633 |  | Y | 206 | 87 | 과산화 작업으로 오버플로우 및 재제 후 작업(전기로 작업 안되어 래들 교체 후 재작업 29호 > 20호) 1회차: 8800kwh 2회차: 8300kwh | [6 empty] | 박지웅 | 3 |  |  |  |  | Y |  | 93.15 | 11-6 | 484.6 | 0 | A |  | 1642 | 2 | 0.43 | 1569 | 2.7 | 89 | 44 | 510 | 8:30 | 16 | 16 | 0 | 0 |  | 0 | 10 |  | AR | 2020-02-25 17:56 |  | 24 | 2020-02-25 17:40 | 40 |  |  |  |  | Y | [5 empty] | N |  |  |  | 6.41 | 0 | [23 empty] | 4.75 | 0 | A | [9 empty] | 1228 | 0 | 950 | 0 | 0 | 0 | 0 | 2022 | 0 | 300 | 0 | 0 | 0 | 36 |  |  | 12 |  | 1
2020-02-25 | A57198 | 1 | 저탄소 | SCR415HM |  | Si 탈산 | B | 5 | 19 | 52300 | 68.67 | D | B | B |  | 1 | 1 |  | 1540 | 1542 | 5500 |  |  | 5500 | 65 | 10 | 84610 | 1625 |  | Y | 41 | 29 | [7 empty] | 김덕진 | 2 |  |  | Y |  |  |  | 97.6 | 12-8 | 0 | 154.32 | A |  | 1618 | 3 | 0.25 | 1578 | 1.54 | 66 | 26 | 245 | 4:05 | 16 | 16 | 65 | 0 |  | 0 |  |  | N2 | 2020-02-25 15:04 | 2020-02-25 15:45 | 41 | 2020-02-25 15:02 | 43 |  |  |  |  | Y |  |  |  | Y | [5 empty] | 0 | 156.01 | [23 empty] | 0 | 3.26 | A | [9 empty] | 738 | 522 | 0 | 318 | 0 | 0 | 0 | 298 | 0 | 198 | 0 | 0 | 0 | 0 |  |  | 6
2020-02-25 | A57199 | 1 | 저탄소 | SCR415HM |  | Si 탈산 | B | 15 | 49 | 51200 | 68.1 | B | B | B |  | 1 | 1 |  | 1540 | 1556 | 6100 |  |  | 6100 | 60.08 | 12 | 101532 | 1615 |  | Y | 41 | 31 | [7 empty] | 김형철 | 2 |  | Y | [6 empty] | 0 | 245.67 | A |  | 1615 | 3 | 0.25 | 1581 | 1.36 | 69 | 28 | 236 | 3:56 | 16 | 16 | 66 | 0 |  | 0 |  |  | N2 | 2020-02-25 16:09 | 2020-02-25 16:39 | 31 | 2020-02-25 16:06 | 33 |  |  |  |  | Y |  |  |  | Y | [5 empty] | 0 | 150.97 | [23 empty] | 0 | 0.02 | A | [9 empty] | 951 | 418 | 0 | 417 | 0 | 0 | 0 | 298 | 0 | 308 | 0 | 0 | 0 | 0 |  |  | 6
2020-02-25 | A57200 | 1 | 저탄소 | SCR415HM |  | Si 탈산 | B | 32 | 56 | 49950 | 66.97 | B | B | B |  | 1 | 1 |  | 1540 | 1521 | 6800 |  |  | 6800 | 44.65 | 18 | 152298 | 1624 |  | Y | 40 | 35 | [15 empty] | 97.35 | 11-10 | 0 | 302 | A |  | 1624 | 3 | 0.24 | 1587 | 1.48 | 75 | 32 | 256 | 4:16 | 16 | 16 | 67 | 0 |  | 0 |  |  | N2 | 2020-02-25 17:09 | 2020-02-25 17:46 | 37 | 2020-02-25 17:07 | 39 |  |  |  |  | Y |  |  |  | Y | [5 empty] | 0 | 149.06 | [23 empty] | 0 | 0.01 | A | [9 empty] | 737 | 542 | 0 | 406 | 0 | 0 | 0 | 298 | 0 | 299 | 0 | 0 | 0 | 0 |  |  | 6
2020-02-25 | A57201 | 1 | 저탄소 | 16MNCRS5HAM |  | Si 탈산 | B | 33 | 59 | 50050 | 66.47 | B | B | B |  | 1 | 1 |  | 1540 | 1566 | 5600 |  |  | 5600 | 110.31 | 6 | 50766 | 1626 |  | Y | 41 | 30 | [7 empty] | 김형철 | 2 |  | Y | [6 empty] | 0 | 237.55 | A |  | 1619 | 3 | 0.24 | 1581 | 1.58 | 70 | 32 | 251 | 4:11 | 16 | 17 | 68 | 0 |  | 0 |  |  | N2 | 2020-02-25 18:16 | 2020-02-25 18:44 | 28 | 2020-02-25 18:14 | 30 |  |  |  |  | Y |  |  |  | Y | [5 empty] | 0 | 136.39 | [23 empty] | 3.41 | 0 | A | [9 empty] | 766 | 669 | 0 | 675 | 0 | 0 | 0 | 296 | 0 | 297 | 0 | 0 | 0 | 0 |  |  | 18
2020-02-25 | C54640 | 3 | 고탄소 | SPS5DM | 연주종료 | Al 탈산 | T | 19 | 82 | 47400 | 107.82 | B | B | B |  | 1 |  | 1 | 1530 | 1527 | 7900 |  |  | 7900 | 86.27 | 45 | 91575 | 1770 |  | Y | 58 | 41 | [7 empty] | 박재승 | 3 |  |  |  |  | Y |  | 94.55 | 11-3 | 185.69 | 0 | A |  | 1611 | 2 | 0.42 | 1545 | 1.78 | 65 | 36 | 374 | 6:14 | 16 | 16 | 0 | 0 |  | 0 | 10 |  | AR | 2020-02-25 19:14 |  | 9 | 2020-02-25 19:01 | 22 |  |  |  |  | Y | [5 empty] | N |  |  |  | 5.8 | 0 | [23 empty] | 4.75 | 0 | A | [9 empty] | 1154 | 0 | 787 | 0 | 0 | 0 | 0 | 1449 | 0 | 301 | 0 | 0 | 0 | 51 |  |  | 5
2020-02-25 | A57202 | 1 | 저탄소 | 16MNCRS5HAM |  | Si 탈산 | B | 16 | 24 | 52000 | 73.65 | B | B | B |  | 1 | 1 |  | 1540 | 1521 | 8000 |  |  | 8000 | 94.55 | 10 | 84610 | 1635 |  | Y | 43 | 37 | [7 empty] | 김형철 | 2 |  | Y |  |  |  |  | 102.95 | 13-3 | 0 | 231.77 | A |  | 1635 | 3 | 0.24 | 1582 | 1.83 | 71 | 29 | 240 | 4:00 | 16 | 17 | 69 | 0 |  | 0 |  |  | N2 | 2020-02-25 19:36 | 2020-02-25 19:57 | 21 | 2020-02-25 19:34 | 23 |  |  |  |  | Y |  |  |  | Y | [5 empty] | 0 | 177.02 | [23 empty] | 3.08 | 0 | A | [9 empty] | 458 | 907 | 0 | 560 | 0 | 0 | 0 | 298 | 0 | 299 | 0 | 0 | 0 | 0 |  |  | 16
2020-02-25 | C54641 | 3 | 고탄소 | SPS5DM | 연주종료 | Al 탈산 | T | 35 | 74 | 48850 | 101.1 | B | B | B |  | 1 |  | 1 | 1530 | 1531 | 8390 |  |  | 8390 | 91.62 | 45 | 91575 | 1604 |  | Y | 58 | 43 | [7 empty] | 박재승 | 3 |  |  |  |  | Y |  | 95.8 | 11-6 | 211.55 | 0 | A |  | 1605 | 2 | 0.43 | 1544 | 1.91 | 64 | 32 | 330 | 5:30 | 16 | 16 | 0 | 0 |  | 0 | 10 |  | AR | 2020-02-25 20:20 |  | 10 | 2020-02-25 20:09 | 20 |  |  |  |  | Y | [5 empty] | N |  |  |  | 4.65 | 0 | [23 empty] | 4.75 | 0 | B | [9 empty] | 1216 | 0 | 1029 | 0 | 0 | 0 | 0 | 730 | 0 | 300 | 0 | 0 | 0 | 29 |  |  | 5
2020-02-25 | A57203 | 1 | 저탄소 | 16MNCRS5HAM | TUNDISH교체전 | Si 탈산 | B | 5 | 20 | 51800 | 76.27 | B | B | B |  | 1 | 1 |  | 1540 | 1555 | 6100 |  |  | 6100 | 64.56 | 12 | 94492 | 1621 |  | Y | 44 | 33 | [7 empty] | 김형철 | 2 |  | Y |  |  |  |  | 104.25 | 13-5 | 1.64 | 277.66 | A |  | 1621 | 3 | 0.25 | 1574 | 1.52 | 63 | 27 | 252 | 4:12 | 16 | 17 | 70 | 0 |  | 0 |  |  | N2 | 2020-02-25 20:44 | 2020-02-25 21:06 | 22 | 2020-02-25 20:42 | 24 |  |  |  |  | Y |  |  |  | Y | [5 empty] | 18.35 | 166.81 | [23 empty] | 4.61 | 0 | A | [9 empty] | 765 | 668 | 0 | 659 | 0 | 0 | 0 | 295 | 0 | 298 | 0 | 0 | 0 | 0 |  |  | 14
2020-02-25 | C54642 | 3 | 고탄소 | SPS5DM | TUNDISH교체전 | Al 탈산 | T | 20 | 57 |  | 92.28 | B | B | B |  | 1 |  | 1 | 1530 | 1551 | 6000 |  |  | 6000 | 65.52 | 45 | 91575 | 1629 |  | Y | 45 | 31 | [7 empty] | 박재승 | 3 |  |  |  |  | Y |  | 146 |  | 243.65 | 0 | A |  | 1618 | 2 | 0.45 | 1560 | 2.15 | 80 | 42 | 341 | 5:41 | 16 | 20 | 0 | 0 |  | 0 |  |  | AR | 2020-02-25 21:22 |  | 9 | 2020-02-25 21:01 | 29 | [14 empty] | 7.12 | 0 | [23 empty] | 4.75 | 0 | A | [9 empty] | 1233 | 0 | 1004 | 0 | 0 | 0 | 0 | 701 | 0 | 301 | 0 | 0 | 0 | 26 |  |  | 5
2020-02-25 | A57204 | 1 | 중탄소 | 42CRMO4MS | TUNDISH교체 | Al 탈산 | B | 15 | 50 | 50500 | 87.52 | B | B | B |  | 1 | 1 |  | 1530 | 1511 | 8500 |  |  | 8500 | 97.12 | 10 | 87520 | 1609 |  | Y | 50 | 46 | [7 empty] | 김형철 | 2 |  | Y |  |  |  |  | 102.75 | 12-7 | 398.99 | 0 | A |  | 1628 | 3 | 0.28 | 1574 | 1.46 | 81 | 26 | 244 | 4:04 | 25 | 25 | 71 | 0 |  | 0 |  |  | AR | 2020-02-25 21:56 | 2020-02-25 22:26 | 31 | 2020-02-25 21:55 | 32 |  |  |  |  | Y |  |  |  | Y | [5 empty] | 178.85 | 59.75 | [19 empty] | 1.95 |  |  |  | 5.72 | 0 | A | [9 empty] | 1490 | 25 | 609 | 35 | 0 | 0 | 0 | 497 | 0 | 451 | 0 | 0 | 0 | 63 |  |  |  |  | 1
2020-02-25 | A57205 | 1 | 중탄소 | 42CRMO4MS |  | Al 탈산 | B | 33 | 60 | 49600 | 82.12 | B | C | C |  | 1 | 1 |  | 1530 | 1529 | 6900 |  |  | 6900 | 65.7 | 12 | 105024 | 1598 |  | Y | 44 | 39 | [7 empty] | 김형철 | 2 |  | Y |  |  |  |  | 107.8 | 12-10 | 377.87 | 0 | A |  | 1598 | 3 | 0.28 | 1559 | 1.03 | 66 | 25 | 239 | 3:59 | 25 | 25 | 72 | 0 |  | 0 |  |  | AR | 2020-02-25 22:52 | 2020-02-25 23:31 | 39 | 2020-02-25 22:51 | 40 |  |  |  |  | Y |  |  |  | Y | [5 empty] | 176.11 | 64.1 | [20 empty] | 1.27 |  |  | 13.75 | 0 | A | [9 empty] | 1610 | 18 | 785 | 29 | 0 | 0 | 0 | 699 | 0 | 450 | 0 | 0 | 0 | 18
2020-02-25 | C54643 | 3 | 저탄소 | 18CRNIMO7HI |  | Al 탈산 | I | 32 | 57 | 49850 | 131.7 | C | C | C |  | 1 |  | 1 | 1560 | 1561 | 11500 |  |  | 11500 | 123.66 | 15 | 93000 | 1647 |  | INGOT | 64 | 61 |  |  |  | 05 | [6 empty] | Y |  |  | Y |  | 101.45 | 12-4 | 0 | 356.17 | A |  | 1650 | 2 | 0.43 | 1584 | 1.16 | 78 |  | 471 | 7:51 | 25 | 25 | 0 | 0 |  | 0 | 11 |  | N2 | 2020-02-26 00:23 |  | 16 | 2020-02-26 00:12 | [5 empty] | Y | [5 empty] | N |  |  |  | 7.9 | 0 | [18 empty] | 1 |  |  |  |  | 4.75 | 0 | A | [9 empty] | 883 | 1510 | 26 | 533 | 0 | 0 | 0 | 1252 | 0 | 300 | 0 | 0 | 0 | 24
2020-02-25 | A57206 | 1 | 중탄소 | 42CRMO4MS |  | Al 탈산 | B | 16 | 25 | 51400 | 83.67 | C | C | C |  | 1 | 1 |  | 1530 | 1525 | 6400 |  |  | 6400 | 73.13 | 10 | 87520 | 1599 |  | Y | 42 | 35 | [7 empty] | 박안희 | 2 |  | Y |  |  |  |  | 102.9 | 13-3 | 269.58 | 0 | A |  | 1599 | 3 | 0.25 | 1553 | 1.15 | 60 | 17 | 234 | 3:54 | 25 | 25 | 73 | 0 |  | 0 |  |  | AR | 2020-02-25 23:55 | 2020-02-26 00:39 | 44 | 2020-02-25 23:53 | 46 |  |  |  |  | Y |  |  |  | Y | [5 empty] | 109.27 | 80.89 | [23 empty] | 0.01 | 0 | A | [9 empty] | 1460 | 0 | 705 | 18 | 0 | 0 | 0 | 514 | 0 | 300 | 0 | 0 | 0 | 33
2020-02-25 | A57207 | 1 | 중탄소 | 42CRMO4MS |  | Al 탈산 | B | 5 | 21 | 51900 | 96.92 | C | C | C |  | 1 | 1 |  | 1530 | 1555 | 7500 |  |  | 7500 | 71.41 | 12 | 105024 | 1591 |  | Y | 53 | 44 | [7 empty] | 박안희 | 2 |  |  | Y |  |  |  | 110.15 | 14-1 | 310.53 | 0 | A |  | 1591 | 3 | 0.25 | 1548 | 1 | 55 | 21 | 2082 | 34:42 | 25 | 25 | 74 | 0 |  | 0 |  |  | AR | 2020-02-26 01:16 | 2020-02-26 01:38 | 22 | 2020-02-26 01:14 | 24 |  |  |  |  | Y |  |  |  | Y | [5 empty] | 5.05 | 250 | [20 empty] | 1.38 |  |  | 2.27 | 0 | A | [9 empty] | 1609 | 26 | 790 | 0 | 0 | 0 | 0 | 948 | 0 | 815 | 0 | 0 | 0 | 17
2020-02-25 | C54644 | 3 | 고탄소 | SM53C-JY | 연주시작 | Al 탈산 | T | 19 | 83 | 47700 | 97.78 | C | C | C |  | 1 |  | 1 | 1530 | 1582 | 7300 |  |  | 7300 | 80.39 | 30 | 90810 | 1643 |  | Y | 49 | 46 | [8 empty] | 2 |  |  |  |  | Y |  | 92.25 | 11-1 | 302.29 | 0 | A |  | 1628 | 2 | 0.44 | 1575 | 1.36 | 88 | 37 | 443 | 7:23 | 13 | 13 | 0 | 0 |  | 0 | 11 |  | N2 | 2020-02-26 01:18 |  | 26 | 2020-02-26 01:07 | 36 |  |  |  |  | Y | [5 empty] | N |  |  |  | 6.96 | 0.11 | [23 empty] | 0.01 | 0 | A | [9 empty] | 0 | 0 | 16 | 0 | 0 | 0 | 0 | 398 | 0 | 200 | 0 | 0 | 0 | 41 |  |  | 11 |  | 1
2020-02-25 | A57208 | 1 | 중탄소 | 42CRMO4MS |  | Al 탈산 | B | 15 | 51 | 50700 | 86.83 | C | C | C |  | 1 | 1 |  | 1530 | 1530 | 6600 |  |  | 6600 | 62.84 | 12 | 105024 | 1597 |  | Y | 46 | 36 | [7 empty] | 박안희 | 2 |  |  | Y |  |  |  | 106.5 | 12-10 | 374.56 | 0 | A |  | 1597 | 3 | 0.26 | 1549 | 1.2 | 56 | 20 | 237 | 3:57 | 25 | 25 | 75 | 0 |  | 0 |  |  | AR | 2020-02-26 02:14 | 2020-02-26 02:47 | 33 | 2020-02-26 02:14 | 34 |  |  |  |  | Y |  |  |  | Y | [5 empty] | 138.26 | 84.43 | [23 empty] | 8.53 | 0 | A | [9 empty] | 1722 | 20 | 880 | 28 | 0 | 0 | 0 | 597 | 0 | 549 | 0 | 0 | 0 | 32
2020-02-25 | C54645 | 3 | 고탄소 | SM53C | 연주종료 | Al 탈산 | T | 35 | 75 | 49500 | 87.2 | C | C | C |  | 1 |  | 1 | 1530 | 1521 | 7400 |  |  | 7400 | 81.49 | 30 | 90810 | 1622 |  | Y | 48 | 40 | 인고트 약1.5톤 처리 | [7 empty] | 2 |  |  |  |  | Y |  | 95.4 | 11-5 | 251.72 | 0 | A |  | 1612 | 2 | 0.43 | 1561 | 1.55 | 73 | 31 | 331 | 5:31 | 13 | 13 | 0 | 0 |  | 0 | 7 |  | N2 | 2020-02-26 02:22 |  | 26 | 2020-02-26 02:15 | 33 |  |  |  |  | Y | [5 empty] | Y |  |  |  | 6.39 | 0 | [23 empty] | 0.77 | 0 | A | [9 empty] | 0 | 0 | 246 | 0 | 0 | 0 | 0 | 395 | 0 | 200 | 0 | 0 | 0 | 52 |  |  | 6
2020-02-25 | C54646 | 3 | 고탄소 | SM53C | 연주종료 | Al 탈산 | T | 20 | 58 | 48800 | 80.28 | C | C | C |  | 1 |  | 1 | 1530 | 1553 | 6300 |  |  | 6300 | 47.78 | 48 | 131856 | 1621 |  | Y | 42 | 35 | [8 empty] | 2 |  |  |  |  | Y |  | 98.6 | 12-1 | 270.85 | 0 | A |  | 1605 | 2 | 0.44 | 1559 | 1.35 | 71 | 30 | 357 | 5:57 | 13 | 13 | 0 | 0 |  | 0 | 5 |  | N2 | 2020-02-26 03:23 |  | 29 | 2020-02-26 03:18 | 34 |  |  |  |  | Y | [5 empty] | Y |  |  |  | 5.9 | 0 | [23 empty] | 0 | 0 | A | [9 empty] | 0 | 0 | 215 | 0 | 0 | 0 | 0 | 492 | 0 | 200 | 65 | 0 | 0 | 17 |  |  | 5
2020-02-25 | A57209 | 1 | 중탄소 | 42CRMO4MS |  | Al 탈산 | B | 33 | 61 | 49500 | 81.28 | C | C | C |  | 1 | 1 |  | 1530 | 1533 | 6800 |  |  | 6800 | 77.7 | 10 | 87520 | 1587 |  | Y | 41 | 37 | [7 empty] | 박안희 | 2 |  | Y |  |  |  |  | 107.4 | 12-9 | 374.35 | 0 | A |  | 1587 | 3 | 0.3 | 1551 | 0.92 | 58 | 25 | 243 | 4:03 | 25 | 26 | 76 | 0 |  | 0 |  |  | AR | 2020-02-26 03:31 | 2020-02-26 03:54 | 23 | 2020-02-26 03:30 | 24 |  |  |  |  | Y |  |  |  | Y | [5 empty] | 214.05 | 71.38 | [23 empty] | 10.62 | 0 | A | [9 empty] | 1584 | 19 | 826 | 20 | 0 | 0 | 0 | 299 | 0 | 299 | 0 | 0 | 0 | 21
2020-02-25 | C54647 | 3 | 고탄소 | SM53CCF | 연주종료 | Al 탈산 | T | 32 | 58 | 50050 | 83.95 | C | C | C |  | 1 |  | 1 | 1530 | 1584 | 5600 |  |  | 5600 | 97.08 | 21 | 57687 | 1599 |  | Y | 42 | 33 |  |  |  | 05 |  |  |  |  | 2 |  |  |  |  | Y |  | 100.35 | 12-3 | 79.78 | 0 | A |  | 1594 | 2 | 0.43 | 1537 | 1.97 | 52 | 24 | 309 | 5:09 | 13 | 13 | 0 | 0 |  | 0 | 14 |  | AR | 2020-02-26 04:33 |  | 22 | 2020-02-26 04:20 | 36 |  |  |  |  | Y | [5 empty] | Y |  |  |  | 5.34 | 0 | [23 empty] | 0 | 0 | A | [9 empty] | 110 | 0 | 520 | 0 | 0 | 0 | 0 | 397 | 0 | 198 | 0 | 0 | 0 | 70 |  |  | 5
2020-02-25 | A57210 | 1 | 중탄소 | 42CRMO4MS |  | Al 탈산 | B | 16 | 26 | 51400 | 79.93 | C | C | C |  | 1 | 1 |  | 1530 | 1524 | 6400 |  |  | 6400 | 60.94 | 12 | 105024 | 1591 |  | Y | 42 | 36 | [7 empty] | 박안희 | 2 |  | Y |  |  |  |  | 101.15 | 12-10 | 271.3 | 0 | A |  | 1591 | 3 | 0.27 | 1550 | 1.11 | 57 | 21 | 265 | 4:25 | 25 | 25 | 77 | 0 |  | 0 |  |  | AR | 2020-02-26 04:32 | 2020-02-26 05:00 | 29 | 2020-02-26 04:30 | 30 |  |  |  |  | Y |  |  |  | Y | [5 empty] | 218.21 | 52.62 | [20 empty] | 1.25 |  |  | 31.1 | 0 | A | [9 empty] | 1560 | 28 | 811 | 36 | 0 | 0 | 0 | 553 | 0 | 517 | 0 | 0 | 0 | 50
2020-02-25 | A57211 | 1 | 중탄소 | 42CRMO4MS | TUNDISH교체전 | Al 탈산 | B | 5 | 22 | 52000 | 84.32 | C | C | C |  | 1 | 1 |  | 1530 | 1520 | 6800 |  |  | 6800 | 84.89 | 10 | 80102 | 1593 |  | Y | 44 | 38 | [7 empty] | 박안희 | 2 |  | Y |  |  |  |  | 102 | 13-2 | 331.2 | 0 | A |  | 1593 | 3 | 0.28 | 1554 | 1 | 61 | 26 | 241 | 4:01 | 25 | 25 | 78 | 0 |  | 0 |  |  | AR | 2020-02-26 05:39 | 2020-02-26 06:02 | 23 | 2020-02-26 05:38 | 24 | [8 empty] | Y | [5 empty] | 154.61 | 70.43 | [23 empty] | 50.4 | 0 | A | [9 empty] | 971 | 579 | 0 | 0 | 0 | 0 | 0 | 747 | 0 | 514 | 0 | 0 | 0 | 26
2020-02-25 | C54648 | 3 | 고탄소 | SM53CCF | 연주종료 | Al 탈산 | T | 19 | 84 | 47650 | 86.78 | C | C | C |  | 1 |  | 1 | 1530 | 1542 | 7100 |  |  | 7100 | 78.32 | 33 | 90651 | 1542 |  | Y | 46 | 38 |  |  |  | 05 |  |  |  |  | 2 |  |  |  |  | Y |  | 103.5 | 12-1 | 173.68 | 0 | A |  | 1603 | 2 | 0.42 | 1554 | 1.63 | 69 | 15 | 324 | 5:24 | 13 | 13 | 0 | 0 |  | 0 |  |  | AR | 2020-02-26 05:52 |  | 12 | 2020-02-26 05:41 | 23 |  |  |  |  | Y | [5 empty] | Y |  |  |  | 5.72 | 0 | [15 empty] | 1.1 | 1.5 | [6 empty] | 0 | 0 | A | [9 empty] | 124 | 0 | 350 | 0 | 0 | 0 | 0 | 515 | 0 | 201 | 74 | 0 | 0 | 50 |  |  | 5
2020-02-25 | C54649 | 3 | 고탄소 | SM53CCF | 연주종료 | Al 탈산 | T | 35 | 76 | 49350 | 88.57 | C | A | A |  | 1 |  | 1 | 1530 | 1522 | 7000 |  |  | 7000 | 77.22 | 33 | 90651 | 1595 |  | Y | 53 | 37 |  |  |  | 05 |  |  |  |  | 2 |  | Y |  |  |  |  | 94.35 | 11-4 | 175.58 | 0 | A |  | 1592 | 2 | 0.43 | 1539 | 2.04 | 54 | 27 | 331 | 5:31 | 13 | 13 | 0 | 0 |  | 0 | 11 |  | AR | 2020-02-26 07:01 |  | 10 | 2020-02-26 06:50 | 21 |  |  |  |  | Y | [5 empty] | N |  |  | 5.5 | 7.13 | 0 | [23 empty] | 0 | 0 | A | [9 empty] | 146 | 0 | 0 | 0 | 0 | 0 | 0 | 632 | 0 | 200 | 0 | 0 | 0 | 13
2020-02-25 | A57212 | 1 | 고탄소 | STB2 | TUNDISH교체 | Al 탈산 | B | 15 | 52 | 50000 | 84.65 | C | A | A |  | 1 | 1 |  | 1520 | 1548 | 6700 |  |  | 6700 | 79.19 | 10 | 84610 | 1582 |  | Y | 46 | 42 | [7 empty] | 박안희 | 2 |  | Y |  |  |  |  | 107.65 | 13-1 | 143.07 | 0 | A |  | 1582 | 3 | 0.33 | 1547 | 0.9 | 91 | 42 | 270 | 4:30 | 25 | 25 | 79 | 0 |  | 0 |  |  | AR | 2020-02-26 06:58 | 2020-02-26 07:28 | 30 | 2020-02-26 06:58 | 30 | [8 empty] | Y | [5 empty] | 0.19 | 0 | [19 empty] | 1.95 |  |  |  | 51.84 | 0 | A | [9 empty] | 0 | 33 | 275 | 29 | 0 | 0 | 0 | 297 | 0 | 518 | 0 | 0 | 0 | 18 |  |  |  |  | 1
2020-02-26 | A57213 | 1 | 고탄소 | STB2 |  | Al 탈산 | B | 1 | 32 | 51000 | 79.4 | A | A | A |  | 1 | 1 |  | 1520 | 1556 | 5500 |  |  | 5500 | 65 | 10 | 84610 | 1582 |  | Y | 42 | 36 |  |  | A57210 |  |  |  |  | 정용태 | 3 |  | Y |  |  |  |  | 106.2 | 13-4 | 219.33 | 0 | A |  | 1582 | 3 | 0.26 | 1530 | 1.37 | 74 | 25 | 248 | 4:08 | 25 | 25 | 80 | 0 |  | 0 |  |  | AR | 2020-02-26 07:56 | 2020-02-26 08:33 | 37 | 2020-02-26 07:56 | 37 |  |  |  |  | Y |  |  |  | Y | [5 empty] | 0.13 | 0 | [20 empty] | 1.28 |  |  | 52.9 | 0 | A | [9 empty] | 0 | 0 | 239 | 0 | 0 | 0 | 0 | 544 | 0 | 394 | 0 | 0 | 0 | 0
2020-02-26 | C54650 | 3 | 고탄소 | SM53CCF | 연주종료 | Al 탈산 | T | 20 | 59 | 50000 | 82 | A | A | A |  | 1 |  | 1 | 1530 | 1535 | 5600 |  |  | 5600 | 67.95 | 30 | 82410 | 1614 |  | Y | 41 | 32 |  |  | C54647 | 05 |  |  |  | 정종훈 | 2 |  | Y |  |  | Y |  | 90.45 | 11-3 | 143.91 | 0 | A |  | 1597 | 2 | 0.43 | 1548 | 1.58 | 63 | 23 | 337 | 5:37 | 13 | 13 | 0 | 0 |  | 0 | 10 |  | AR | 2020-02-26 08:06 |  | 11 | 2020-02-26 07:55 | 22 |  |  |  |  | Y | [5 empty] | Y |  |  | 5.6 | 9.01 | 0 | [23 empty] | 0 | 0 | A | [9 empty] | 45 | 0 | 248 | 0 | 0 | 0 | 0 | 696 | 0 | 301 | 0 | 0 | 0 | 23
2020-02-26 | A57214 | 1 | 고탄소 | STB2 |  | Al 탈산 | B | 16 | 27 | 52700 | 84.72 | A | A | A |  | 1 | 1 |  | 1520 | 1570 | 5000 |  |  | 5000 | 49.25 | 12 | 101532 | 1564 |  | Y | 43 | 32 |  |  | A57211 |  |  |  |  | 정용태 | 2 |  | Y |  |  |  |  | 108.1 | 13-8 | 221.86 | 0 | A |  | 1564 | 3 | 0.26 | 1520 | 1.07 | 64 | 27 | 260 | 4:20 | 25 | 25 | 81 | 0 |  | 0 |  |  | AR | 2020-02-26 09:04 | 2020-02-26 09:39 | 35 | 2020-02-26 09:03 | 36 |  |  |  |  | Y |  |  |  | Y | [5 empty] | 112.04 | 88.21 | [20 empty] | 1.17 |  |  | 54.15 | 0 | A | [9 empty] | 0 | 77 | 300 | 18 | 0 | 0 | 0 | 298 | 0 | 296 | 0 | 0 | 0 | 5
2020-02-26 | C54651 | 3 | 고탄소 | SM53CCF | 연주종료 | Al 탈산 | T | 32 | 59 | 49700 | 83.57 | A | A | A |  | 1 |  | 1 | 1530 | 1547 | 5500 |  |  | 5500 | 55.62 | 36 | 98892 | 1599 |  | Y | 49 | 33 |  |  | C54648 | 05 |  |  |  | 정종훈 | 2 |  | Y |  |  | Y |  | 104.5 | 12-7 | 184.45 | 0 | A |  | 1585 | 2 | 0.43 | 1538 | 1.88 | 53 | 28 | 350 | 5:50 | 13 | 13 | 0 | 0 |  | 0 | 10 |  | AR | 2020-02-26 09:13 |  | 8 | 2020-02-26 09:03 | 18 |  |  |  |  | Y | [5 empty] | Y |  |  | 4 | 7.47 | 0 | [23 empty] | 0.01 | 0 | A | [9 empty] | 49 | 0 | 231 | 0 | 0 | 0 | 0 | 895 | 0 | 300 | 0 | 0 | 0 | 53
2020-02-26 | A57215 | 1 | 고탄소 | STB2 |  | Al 탈산 | B | 5 | 23 | 51900 | 79.03 | A | A | A |  | 1 | 1 |  | 1520 | 1587 | 4300 |  |  | 4300 | 42.35 | 12 | 101532 | 1567 |  | Y | 40 | 28 | [7 empty] | 정용태 | 2 |  |  | Y |  |  |  | 102.7 | 13-3 | 218.61 | 0 | A |  | 1567 | 3 | 0.26 | 1538 | 0.78 | 82 | 39 | 247 | 4:07 | 25 | 26 | 82 | 0 |  | 0 |  |  | AR | 2020-02-26 09:57 | 2020-02-26 10:45 | 49 | 2020-02-26 09:54 | 51 |  |  |  |  | Y |  |  |  | Y | [5 empty] | 109.41 | 51.44 | [20 empty] | 1.45 |  |  | 0.01 | 0 | A | [9 empty] | 0 | 25 | 240 | 19 | 0 | 0 | 0 | 297 | 0 | 299 | 0 | 0 | 0 | 9
2020-02-26 | C54652 | 3 | 고탄소 | SM53CCF | 연주종료 | Al 탈산 | T | 33 | 62 | 49900 | 82.33 | A | A | A |  | 1 |  | 1 | 1530 | 1552 | 5000 |  |  | 5000 | 50.56 | 36 | 98892 | 1609 |  | Y | 42 | 30 |  |  | C54649 | 05 |  |  |  | 정종훈 | 2 |  | Y |  |  | Y |  | 97.75 | 11-10 | 169.23 | 0 | A |  | 1594 | 2 | 0.44 | 1541 | 1.77 | 56 | 18 | 522 | 8:42 | 13 | 13 | 0 | 0 |  | 0 | 11 |  | AR | 2020-02-26 10:24 |  | 12 | 2020-02-26 10:13 | 23 |  |  |  |  | Y | [5 empty] | Y |  |  | 5.5 | 8.84 | 0 | [23 empty] | 0 | 0 | A | [9 empty] | 51 | 0 | 244 | 0 | 0 | 0 | 0 | 899 | 0 | 300 | 0 | 0 | 0 | 8 |  |  | 5
2020-02-26 | A57216 | 1 | 고탄소 | STB2 |  | Al 탈산 | B | 15 | 53 | 50850 | 90.3 | A | A | A |  | 1 | 1 |  | 1520 | 1544 | 6700 |  |  | 6700 | 65.99 | 12 | 101532 | 1544 |  | Y | 48 | 42 |  |  | A57213 |  |  |  |  | 정용태 | 3 |  |  | Y |  |  |  | 108.95 | 13-2 | 290.74 | 0 | A |  | 1544 | 3 | 0.29 | 1519 | 0.6 | 63 | 32 | 255 | 4:15 | 25 | 25 | 83 | 0 |  | 0 |  |  | AR | 2020-02-26 11:10 | 2020-02-26 11:49 | 39 | 2020-02-26 11:10 | 39 |  |  |  |  | Y |  |  |  | Y | [5 empty] | 153.35 | 92.88 | [20 empty] | 1.16 |  |  | 1.34 | 0 | A | [9 empty] | 0 | 34 | 280 | 20 | 0 | 0 | 0 | 899 | 0 | 893 | 0 | 0 | 0 | 38
2020-02-26 | C54653 | 3 | 고탄소 | SM53CCF | 연주종료 | Al 탈산 | T | 35 | 77 | 49650 | 86.32 | A | A | A |  | 1 |  | 1 | 1530 | 1522 | 7100 |  |  | 7100 | 78.32 | 33 | 90651 | 1605 | 351 | Y | 53 | 38 |  |  | C54650 | 05 |  |  |  | 정종훈 | 2 |  | Y |  |  | Y |  | 99.25 | 11-8 | 182.21 | 0 | A |  | 1598 | 2 | 0.44 | 1549 | 2.04 | 64 | 26 | 379 | 6:19 | 13 | 13 | 0 | 0 |  | 0 |  |  | AR | 2020-02-26 11:37 |  | 7 | 2020-02-26 11:28 | 17 | [14 empty] | 3.25 | 0 | [23 empty] | 0 | 0 | A | [9 empty] | 124 | 0 | 275 | 0 | 0 | 0 | 0 | 707 | 0 | 300 | 0 | 0 | 0 | 28 |  |  | 5
2020-02-26 | A57217 | 1 | 고탄소 | STB2 |  | Al 탈산 | B | 1 | 33 | 51000 | 88.38 | A | A | A |  | 1 | 1 |  | 1520 | 1541 | 5800 |  |  | 5800 | 57.12 | 12 | 101532 | 1554 |  | Y | 44 | 36 |  |  | A57214 |  |  |  |  | 정용태 | 2 |  |  | Y |  | Y |  | 106.2 | 13-4 | 274.5 | 0 | A |  | 1554 | 3 | 0.29 | 1531 | 0.52 | 75 | 32 | 255 | 4:15 | 25 | 25 | 84 | 0 |  | 0 |  |  | AR | 2020-02-26 12:08 | 2020-02-26 12:54 | 46 | 2020-02-26 12:07 | 46 |  |  |  |  | Y |  |  |  | Y | [5 empty] | 151.09 | 112.51 | [19 empty] | 0.98 |  |  |  | 2.38 | 0 | A | [9 empty] | 0 | 32 | 285 | 11 | 0 | 0 | 0 | 446 | 0 | 299 | 0 | 0 | 0 | 19
2020-02-26 | C54654 | 3 | 고탄소 | SM53CCF | 연주종료 | Al 탈산 | T | 20 | 60 | 49900 | 89.33 | A | A | A |  | 1 |  | 1 | 1530 | 1527 | 6200 |  |  | 6200 | 68.39 | 33 | 90651 | 1609 |  | Y | 56 | 37 |  |  | C54651 | 05 |  |  |  | 정종훈 | 2 |  | Y |  |  | Y |  | 97.4 | 11-10 | 194.72 | 0 | A |  | 1593 | 2 | 0.44 | 1546 | 2.04 | 61 | 25 | 332 | 5:32 | 13 | 13 | 0 | 0 |  | 0 |  |  | AR | 2020-02-26 12:45 |  | 9 | 2020-02-26 12:35 | 20 | [14 empty] | 2.77 | 0 | [23 empty] | 0 | 0 | B | [9 empty] | 76 | 0 | 258 | 0 | 0 | 0 | 0 | 701 | 0 | 299 | 0 | 0 | 0 | 6 |  |  | 5
2020-02-26 | A57218 | 1 | 고탄소 | STB2 |  | Al 탈산 | B | 16 | 28 | 51300 | 105.65 | A | A | A |  | 1 | 1 |  | 1520 | 1540 | 5400 |  |  | 5400 | 63.82 | 10 | 84610 | 1549 | 1086 | Y | 42 | 34 |  |  | A57215 |  |  |  |  | 정용태 | 3 |  |  | Y |  | Y |  | 103 | 13-2 | 310.52 | 0 | A |  | 1549 | 3 | 0.28 | 1522 | 0.43 | 66 | 35 | 250 | 4:10 | 25 | 25 | 85 | 0 |  | 0 |  |  | AR | 2020-02-26 13:23 | 2020-02-26 13:58 | 35 | 2020-02-26 13:22 | 36 |  |  |  |  | Y |  |  |  | Y | [5 empty] | 153.62 | 261.86 | [20 empty] | 1.14 |  |  | 3.71 | 0 | A | [9 empty] | 0 | 25 | 282 | 19 | 0 | 0 | 0 | 299 | 0 | 296 | 0 | 0 | 0 | 39
2020-02-26 | C54655 | 3 | 고탄소 | SM53CCF | 연주종료 | Al 탈산 | T | 32 | 60 | 50800 | 92.97 | A | A | A |  | 1 |  | 1 | 1530 | 1556 | 5400 |  |  | 5400 | 54.61 | 36 | 98892 | 1615 | 355 | Y | 44 | 36 |  |  | C54652 | 05 |  |  |  | 정종훈 | 2 |  |  | Y |  | Y |  | 104.05 | 12-6 | 209.4 | 0 | A |  | 1599 | 2 | 0.44 | 1558 | 1.11 | 73 | 34 | 356 | 5:56 | 13 | 13 | 0 | 0 |  | 0 | 10 |  | AR | 2020-02-26 13:52 |  | 8 | 2020-02-26 13:40 | 20 |  |  |  |  | Y | [5 empty] | Y |  |  |  | 4.96 | 0 | [23 empty] | 0.48 | 0 | A | [9 empty] | 63 | 0 | 306 | 0 | 0 | 0 | 0 | 1097 | 0 | 301 | 0 | 0 | 0 | 21 |  |  | 5
2020-02-26 | A57219 | 1 | 고탄소 | STB2 |  | Al 탈산 | B | 5 | 24 | 52300 | 109.55 | A | A | B |  | 1 | 1 |  | 1520 | 1579 | 5000 |  |  | 5000 | 49.25 | 12 | 101532 | 1587 |  | Y | 42 | 36 |  |  | A57216 |  |  |  |  | 정용태 | 2 |  |  | Y |  | Y |  | 104.35 | 13-4 | 215.5 | 0 | A |  | 1572 | 3 | 0.25 | 1532 | 0.61 | 76 | 44 | 243 | 4:03 | 25 | 26 | 86 | 0 |  | 0 |  |  | AR | 2020-02-26 14:30 | 2020-02-26 14:58 | 27 | 2020-02-26 14:29 | 29 |  |  |  |  | Y |  |  |  | Y | [5 empty] | 162.12 | 274.95 | [20 empty] | 1.14 |  |  | 92.54 | 0 | A | [9 empty] | 0 | 32 | 161 | 111 | 0 | 0 | 0 | 298 | 0 | 296 | 0 | 0 | 0 | 9
2020-02-26 | C54656 | 3 | 고탄소 | SM53CCF | TUNDISH교체전 | Al 탈산 | T | 33 | 63 | 51000 | 87.85 | A | B | B |  | 1 |  | 1 | 1530 | 1536 | 6400 |  |  | 6400 | 61.31 | 38 | 104386 | 1611 |  | Y | 43 | 34 | [13 empty] | Y |  |  |  | 284.03 | 0 | A |  | 1599 | 2 | 0.45 | 1552 | 1.42 | 67 | 32 | 346 | 5:46 | 13 | 15 | 0 | 0 |  | 0 | 10 |  | AR | 2020-02-26 14:51 |  | 18 | 2020-02-26 14:38 | 31 |  |  |  |  | Y | [5 empty] | N |  |  |  | 4.42 | 0 | [23 empty] | 0.48 | 0 | A | [9 empty] | 176 | 0 | 249 | 0 | 0 | 0 | 0 | 709 | 0 | 301 | 0 | 0 | 0 | 9
2020-02-26 | A57220 | 1 | 고탄소 | STB2 |  | Al 탈산 | B | 15 | 54 | 50800 | 108.18 | A | B | B |  | 1 | 1 |  | 1520 | 1606 | 4600 |  |  | 4600 | 54.37 | 10 | 84610 | 1593 |  | Y | 53 | 28 | [7 empty] | 정용태 | 3 |  |  | Y |  |  |  | 95.35 | 11-9 | 226.71 | 0 | A |  | 1561 | 3 | 0.26 | 1530 | 0.56 | 74 | 46 | 239 | 3:59 | 25 | 25 | 87 | 0 |  | 0 |  |  | AR | 2020-02-26 15:26 | 2020-02-26 16:01 | 35 | 2020-02-26 15:25 | 36 |  |  |  |  | Y |  |  |  | Y | [5 empty] | 158.64 | 182.76 | [20 empty] | 1.15 |  |  | 116.05 | 0 | A | [9 empty] | 0 | 233 | 84 | 29 | 0 | 0 | 0 | 597 | 0 | 595 | 0 | 0 | 0 | 14
2020-02-26 | C54657 | 3 | 고탄소 | STB2 |  | Al 탈산 | B | 21 | 30 | 51600 | 118.6 | B | B | B |  | 1 | 1 |  | 1530 | 1553 | 7700 |  |  | 7700 | 91.01 | 10 | 84610 | 1596 |  | Y | 61 | 48 | [7 empty] | 박재승 | 3 |  |  |  |  | Y |  | 96.4 | 12-4 | 112.64 | 0 | A |  | 1569 | 3 | 0.27 | 1517 | 0.93 | 61 | 25 | 244 | 4:04 | 25 | 25 | 88 | 0 |  | 0 |  |  | AR | 2020-02-26 16:26 | 2020-02-26 16:59 | 33 | 2020-02-26 16:24 | 35 |  |  |  |  | Y |  |  |  | Y | [5 empty] | 171.98 | 130.3 | [20 empty] | 1.17 |  |  | 121.69 | 0 | A | [9 empty] | 799 | 1182 | 186 | 0 | 0 | 0 | 0 | 893 | 0 | 300 | 0 | 0 | 0 | 93
2020-02-26 | C54658 | 3 | 고탄소 | SPS7M | 연주시작 | Al 탈산 | T | 35 | 78 | 49700 | 151.97 | B | B | B |  | 1 |  | 1 | 1530 | 1534 | 8700 |  |  | 8700 | 85.5 | 50 | 101750 | 1643 | 369 | Y | 60 | 46 | 온도 안되어 재승온 작업 | [5 empty] | 래들 가열상태 불량 | 박재승 | 3 |  |  |  |  | Y |  | 104.8 | 12-3 | 296.82 | 0 | A |  | 1639 | 2 | 0.44 | 1574 | 0.93 | 93 | 39 | 557 | 9:17 | 16 | 16 | 0 | 0 |  | 0 | 10 |  | AR | 2020-02-26 18:20 |  | 26 | 2020-02-26 17:58 | 48 |  |  |  |  | Y | [5 empty] | N |  |  |  | 11.59 | 0 | [23 empty] | 0.48 | 0 | A | [9 empty] | 1329 | 0 | 1252 | 0 | 0 | 0 | 0 | 705 | 0 | 299 | 99 | 0 | 0 | 8 |  |  | 9 |  | 1
2020-02-26 | A57221 | 1 | 고탄소 | STB2 |  | Al 탈산 | B | 1 | 34 | 51200 | 82.08 | B | B | B |  | 1 | 1 |  | 1520 | 1570 | 4400 |  |  | 4400 | 43.34 | 12 | 101532 | 1566 |  | Y | 44 | 27 | [7 empty] | 이호남 | 2 |  | Y |  |  |  |  | 106.35 | 13-4 | 310.86 | 0 | A |  | 1552 | 3 | 0.28 | 1521 | 0.84 | 65 | 29 | 234 | 3:54 | 25 | 25 | 89 | 0 |  | 0 |  |  | AR | 2020-02-26 17:38 | 2020-02-26 17:58 | 20 | 2020-02-26 17:36 | 22 |  |  |  |  | Y |  |  |  | Y | [5 empty] | 148.6 | 55.46 | [20 empty] | 1.05 |  |  | 130.06 | 0 | A | [9 empty] | 675 | 86 | 0 | 0 | 0 | 0 | 0 | 299 | 0 | 297 | 0 | 0 | 0 | 58
2020-02-26 | A57222 | 1 | 고탄소 | STB2 |  | Al 탈산 | B | 16 | 29 | 52200 | 81.92 | B | B | B |  | 1 | 1 |  | 1520 | 1564 | 4500 |  |  | 4500 | 53.19 | 10 | 84610 | 1562 |  | Y | 43 | 29 | [7 empty] | 이호남 | 2 |  | Y | N |  |  |  | 101.45 | 12-10 | 235.03 | 0 | A |  | 1562 | 3 | 0.29 | 1519 | 1.13 | 63 | 31 | 248 | 4:08 | 25 | 25 | 90 | 0 |  | 0 |  |  | AR | 2020-02-26 18:43 | 2020-02-26 19:05 | 22 | 2020-02-26 18:41 | 23 |  |  |  |  | Y |  |  |  | Y | [5 empty] | 149.8 | 61.65 | [20 empty] | 1.01 |  |  | 131.26 | 0 | A | [9 empty] | 412 | 396 | 72 | 102 | 0 | 0 | 0 | 299 | 0 | 298 | 0 | 0 | 0 | 0
2020-02-26 | C54659 | 3 | 고탄소 | SPS7M | 연주종료 | Al 탈산 | T | 20 | 61 | 50250 | 108.27 | B | B | B |  | 1 |  | 1 | 1530 | 1536 | 8100 |  |  | 8100 | 90.46 | 44 | 89540 | 1632 |  | Y | 57 | 43 | [6 empty] | 래들 가열상태 불량 | 박재승 | 3 |  |  |  |  | Y |  | 93.65 | 11-6 | 222.04 | 0 | A |  | 1623 | 2 | 0.43 | 1559 | 1.83 | 78 | 21 | 406 | 6:46 | 16 | 16 | 0 | 0 |  | 0 | 10 |  | AR | 2020-02-26 19:22 |  | 64 | 2020-02-26 19:05 | 81 |  |  |  |  | Y | [5 empty] | N |  |  |  | 7.88 | 0 | [23 empty] | 0.48 | 0 | A | [9 empty] | 975 | 0 | 471 | 0 | 0 | 0 | 0 | 696 | 0 | 299 | 98 | 0 | 0 | 19 |  |  | 5
2020-02-26 | A57223 | 1 | 고탄소 | STB2 |  | Al 탈산 | B | 5 | 25 | 51500 | 79.88 | B | B | B |  | 1 | 1 |  | 1520 | 1556 | 4500 |  |  | 4500 | 44.32 | 12 | 101532 | 1561 |  | Y | 40 | 28 | [7 empty] | 이호남 | 2 |  | Y |  |  |  |  | 105.65 | 13-6 | 226.29 | 0 | A |  | 1559 | 3 | 0.31 | 1525 | 0.87 | 69 | 35 | 251 | 4:11 | 25 | 25 | 91 | 0 |  | 0 |  |  | AR | 2020-02-26 19:39 | 2020-02-26 20:07 | 28 | 2020-02-26 19:38 | 29 |  |  |  |  | Y |  |  |  | Y | [5 empty] | 154.42 | 63.07 | [20 empty] | 0.97 |  |  | 132.3 | 0 | A | [9 empty] | 208 | 22 | 206 | 0 | 0 | 0 | 0 | 299 | 0 | 297 | 0 | 0 | 0 | 19
2020-02-26 | C54660 | 3 | 고탄소 | SPS7M | TUNDISH교체전 | Al 탈산 | T | 32 | 61 | 49800 | 100.15 | B | B | B |  | 1 |  | 1 | 1530 | 1555 | 8300 |  |  | 8300 | 88.67 | 46 | 93610 | 1668 |  | Y | 54 | 40 | 빌렛 2줄 작업으로 고온이동 | [6 empty] | 박재승 | 3 |  |  |  |  | Y |  | 103.7 | 12-6 | 147.26 | 0 | A |  | 1647 | 2 | 0.44 | 1568 | 3.04 | 87 | 22 | 374 | 6:14 | 16 | 19 | 0 | 0 |  | 0 | 15 |  | AR | 2020-02-26 20:33 |  | 83 | 2020-02-26 20:13 | 103 |  |  |  |  | Y | [5 empty] | N |  |  |  | 7.48 | 0 | [23 empty] | 0.48 | 0 | A | [9 empty] | 1061 | 0 | 927 | 0 | 0 | 0 | 0 | 603 | 0 | 300 | 74 | 0 | 0 | 30
2020-02-26 | A57224 | 1 | 고탄소 | STB2 | TUNDISH교체전 | Al 탈산 | B | 21 | 31 | 51000 | 86.33 | B | B | B |  | 1 | 1 |  | 1520 | 1583 | 3800 |  |  | 3800 | 46.04 | 11 | 82532 | 1560 |  | Y | 41 | 27 | [7 empty] | 이호남 | 2 |  | Y |  |  |  |  | 102.8 | 13-1 | 233.65 | 0 | A |  | 1558 | 3 | 0.26 | 1515 | 0.96 | 59 | 30 | 247 | 4:07 | 25 | 25 | 92 | 0 |  | 0 |  |  | AR | 2020-02-26 20:47 | 2020-02-26 21:10 | 24 | 2020-02-26 20:46 | 25 |  |  |  |  | Y |  |  |  | Y | [5 empty] | 174.44 | 78.64 | [20 empty] | 0.98 |  |  | 133.5 | 0 | A | [9 empty] | 526 | 45 | 200 | 0 | 0 | 0 | 0 | 297 | 0 | 298 | 0 | 0 | 0 | 12
2020-02-26 | A57225 | 1 | 고탄소 | STB3D | TUNDISH교체 | Al 탈산 | B | 1 | 35 | 51200 | 81.98 | B | B | B |  | 1 | 1 |  | 1520 | 1566 | 6000 |  |  | 6000 | 70.91 | 10 | 84610 | 1588 |  | Y | 43 | 37 | [7 empty] | 이호남 | 2 |  | Y |  |  |  |  | 106.05 | 13-4 | 232.03 | 0 | A |  | 1584 | 3 | 0.28 | 1544 | 1.03 | 93 | 41 | 244 | 4:04 | 25 | 25 | 93 | 0 |  | 0 |  |  | AR | 2020-02-26 21:44 | 2020-02-26 22:31 | 47 | 2020-02-26 21:44 | 48 |  |  |  |  | Y |  |  |  | Y | [5 empty] | 157.36 | 66.94 | [19 empty] | 1.9 |  |  |  | 134.53 | 0 | A | [9 empty] | 0 | 1030 | 0 | 1108 | 0 | 0 | 0 | 549 | 0 | 296 | 0 | 0 | 0 | 5 |  |  |  |  | 1
2020-02-26 | A57226 | 1 | 고탄소 | STB3D |  | Al 탈산 | B | 16 | 30 | 51500 | 84.55 | B | C | C |  | 1 | 1 |  | 1520 | 1575 | 5500 |  |  | 5500 | 54.17 | 12 | 101532 | 1562 |  | Y | 44 | 36 | [7 empty] | 이호남 | 2 |  | Y |  |  |  |  | 109.1 | 13-8 | 338.13 | 0 | A |  | 1562 | 3 | 0.27 | 1527 | 0.88 | 76 | 37 | 244 | 4:04 | 25 | 25 | 94 | 0 |  | 0 |  |  | AR | 2020-02-26 22:50 | 2020-02-26 23:36 | 45 | 2020-02-26 22:50 | 46 |  |  |  |  | Y |  |  |  | Y | [5 empty] | 188.09 | 83.12 | [20 empty] | 1.07 |  |  | 137.39 | 0 | A | [9 empty] | 0 | 20 | 0 | 1145 | 0 | 0 | 0 | 550 | 0 | 495 | 0 | 0 | 0 | 0
2020-02-26 | C54661 | 3 | 중탄소 | SACM1 |  | Al 탈산 | I | 35 | 79 |  | 124.65 | C | C | C |  | 1 |  | 1 | 1560 | 1526 | 10700 |  |  | 10700 | 111.81 | 29 | 95700 | 1680 |  | INGOT | 62 | 55 | [7 empty] | 박재승 | [5 empty] | Y |  | 147.8 |  | 367.05 | 0 | A |  | 1664 | 2 | 0.42 | 1591 | 1.46 | 100 |  | 683 | 11:23 | 25 | 20 | 0 | 0 |  | 0 | 13 |  | AR | 2020-02-27 00:05 |  | 14 | 2020-02-26 23:52 | [5 empty] | Y | [5 empty] | N |  |  |  | 9.13 | 0 | [18 empty] | 1.1 |  |  |  |  | 0 | 0 | B | [9 empty] | 2517 | 0 | 519 | 0 | 0 | 0 | 0 | 897 | 0 | 301 | 299 | 0 | 0 | 34
2020-02-26 | A57227 | 1 | 고탄소 | STB3D |  | Al 탈산 | B | 5 | 26 | 52700 | 89.85 | C | C | C |  | 1 | 1 |  | 1520 | 1535 | 6600 |  |  | 6600 | 43.34 | 18 | 152298 | 1561 |  | Y | 46 | 42 | [7 empty] | 박안희 | 3 |  | Y |  |  |  |  | 106.45 | 13-6 | 284.01 | 0 | A |  | 1561 | 3 | 0.28 | 1523 | 0.88 | 72 | 33 | 278 | 4:38 | 25 | 25 | 95 | 0 |  | 0 |  |  | AR | 2020-02-26 23:59 | 2020-02-27 00:44 | 46 | 2020-02-26 23:58 | 46 |  |  |  |  | Y |  |  |  | Y | [5 empty] | 161.29 | 102.51 | [20 empty] | 1.24 |  |  | 151.9 | 0 | A | [9 empty] | 0 | 0 | 226 | 980 | 0 | 0 | 0 | 703 | 0 | 517 | 0 | 0 | 0 | 9
2020-02-26 | C54662 | 3 | 고탄소 | SM50CM | 연주시작 | Si 탈산 | T | 20 | 62 | 49300 | 114.8 | C | C | C |  | 1 |  | 1 | 1530 | 1546 | 8600 |  |  | 8600 | 93.98 | 33 | 91509 | 1645 |  | Y | 60 | 56 | [8 empty] | 2 |  |  |  |  | Y |  | 97.6 | 11-9 | 376.3 | 0 | A |  | 1626 | 2 | 0.43 | 1577 | 1.29 | 91 | 48 | 408 | 6:48 | 13 | 13 | 0 | 0 |  | 0 | 18 |  | AR | 2020-02-27 01:15 |  | 22 | 2020-02-27 00:57 | 40 |  |  |  |  | Y | [5 empty] | N |  |  |  | 6.52 | 0 | [23 empty] | 0.36 | 0 | A | [9 empty] | 34 | 0 | 701 | 0 | 0 | 0 | 0 | 958 | 0 | 301 | 0 | 0 | 0 | 6 |  |  | 9 |  | 1
2020-02-26 | A57228 | 1 | 고탄소 | P-STB3D | 유사강종연연주 | Si 탈산 | B | 21 | 32 | 50700 | 97.8 | C | C | C |  | 1 | 1 |  | 1520 | 1565 | 7000 |  |  | 7000 | 137.89 | 6 | 50766 | 1554 |  | Y | 55 | 44 | [7 empty] | 박안희 | 2 |  |  | Y |  |  |  | 105.3 | 13-3 | 209.39 | 0 | A |  | 1554 | 3 | 0.26 | 1513 | 0.98 | 63 | 31 | 236 | 3:56 | 30 | 30 | 96 | 0 |  | 0 |  |  | AR | 2020-02-27 01:16 | 2020-02-27 01:49 | 32 | 2020-02-27 01:16 | 33 |  |  |  |  | Y |  |  |  | Y | [5 empty] | 151.79 | 60.29 | [23 empty] | 165.15 | 0 | A |  |  | 11.279 | 18.794 | 61.648 | 0.127 | 5.465 | 3.28 | 2024.92 | 0 | 373 | 273 | 952 | 0 | 0 | 0 | 1258 | 0 | 998 | 0 | 0 | 0 | 0 |  |  |  | 0
2020-02-26 | C54663 | 3 | 고탄소 | SM50CM | 연주종료 | Si 탈산 | T | 32 | 62 | 49550 | 94.63 | C | C | C |  | 1 |  | 1 | 1530 | 1541 | 6000 |  |  | 6000 | 60.94 | 36 | 98460 | 1618 |  | Y | 50 | 36 | 인고트4톤처리 | [7 empty] | 2 |  |  |  |  | Y |  | 101.85 | 12-4 | 112.59 | 0 | A |  | 1599 | 2 | 0.43 | 1557 | 1.14 | 71 | 38 | 327 | 5:27 | 13 | 13 | 0 | 0 |  | 0 | 8 |  | AR | 2020-02-27 02:11 |  | 33 | 2020-02-27 02:03 | 41 |  |  |  |  | Y | [5 empty] | N |  |  |  | 6.51 | 0 | [23 empty] | 0 | 0 | A | [9 empty] | 60 | 0 | 602 | 0 | 0 | 0 | 0 | 494 | 0 | 201 | 0 | 0 | 0 | 17 |  |  | 7
2020-02-26 | A57229 | 1 | 고탄소 | P-STB3D |  | Si 탈산 | B | 1 | 36 | 50800 | 96.62 | C | C | C |  | 1 | 1 |  | 1520 | 1569 | 5800 |  |  | 5800 | 68.55 | 10 | 84610 | 1554 |  | Y | 48 | 37 | [7 empty] | 박안희 | 2 |  |  | Y |  |  |  | 106.1 | 13-3 | 375.6 | 0 | A |  | 1554 | 3 | 0.29 | 1516 | 0.78 | 66 | 35 | 250 | 4:10 | 30 | 30 | 97 | 0 |  | 0 |  |  | AR | 2020-02-27 02:28 | 2020-02-27 02:55 | 27 | 2020-02-27 02:27 | 28 |  |  |  |  | Y |  |  |  | Y | [5 empty] | 224.33 | 105.69 | [23 empty] | 167.15 | 0 | A |  |  | 13.572 | 21.249 | 55.053 | 0.103 | 4.056 | 2.59 | 1578.58 | 0 | 301 | 0 | 1166 | 0 | 0 | 0 | 594 | 0 | 552 | 0 | 0 | 0 | 0 |  |  |  | 0
2020-02-26 | C54664 | 3 | 고탄소 | SM50CM | 연주종료 | Si 탈산 | T | 33 | 64 | 51150 | 84.12 | C | C | C |  | 1 |  | 1 | 1530 | 1567 | 5900 |  |  | 5900 | 65.37 | 33 | 90255 | 1620 |  | N | 42 | 37 | [8 empty] | 2 |  |  |  |  | Y |  | 100 | 12-1 | 184.26 | 0 | A |  | 1604 | 2 | 0.44 | 1554 | 1.47 | 68 | 25 | 335 | 5:35 | 13 | 13 | 0 | 0 |  | 0 | 8 |  | AR | 2020-02-27 03:11 |  | 41 | 2020-02-27 03:03 | 49 |  |  |  |  | Y | [5 empty] | N |  |  |  | 7.4 | 0 | [23 empty] | 0 | 0 | A | [9 empty] | 186 | 0 | 789 | 0 | 0 | 0 | 0 | 729 | 0 | 300 | 0 | 0 | 0 | 24 |  |  | 7
2020-02-26 | A57230 | 1 | 고탄소 | P-STB3D |  | Si 탈산 | B | 16 | 31 | 51300 | 96.05 | C | C | C |  | 1 | 1 |  | 1520 | 1544 | 5500 |  |  | 5500 | 54.17 | 12 | 101532 | 1556 |  | Y | 48 | 35 | [7 empty] | 박안희 | 2 |  |  | Y |  |  |  | 104.15 | 13-2 | 122.49 | 0 | A |  | 1556 | 3 | 0.27 | 1519 | 0.77 | 69 | 38 | 245 | 4:05 | 30 | 30 | 98 | 0 |  | 0 |  |  | AR | 2020-02-27 03:30 | 2020-02-27 03:56 | 27 | 2020-02-27 03:29 | 27 |  |  |  |  | Y |  |  |  | Y | [5 empty] | 234.86 | 104.58 | [23 empty] | 169.94 | 0 | A |  |  | 13.536 | 21.475 | 54.435 | 0.13 | 4.021 | 2.534 | 1578.58 | 0 | 291 | 0 | 1075 | 0 | 0 | 0 | 297 | 0 | 298 | 0 | 0 | 0 | 5 |  |  |  | 0
2020-02-26 | C54665 | 3 | 고탄소 | SM50CM | 연주종료 | Si 탈산 | T | 35 | 80 | 48850 | 90.65 | C | C | C |  | 1 |  | 1 | 1530 | 1539 | 7300 |  |  | 7300 | 73.47 | 36 | 99360 | 1603 |  | N | 46 | 42 | [8 empty] | 2 |  |  |  |  | Y |  | 101.2 | 11-10 | 138.6 | 0 | A |  | 1601 | 2 | 0.44 | 1558 | 1.16 | 72 | 31 | 346 | 5:46 | 13 | 13 | 0 | 0 |  | 0 | 8 |  | AR | 2020-02-27 04:25 |  | 32 | 2020-02-27 04:17 | 40 |  |  |  |  | Y | [5 empty] | N |  |  |  | 7.07 | 0 | [23 empty] | 0.96 | 0 | A | [9 empty] | 139 | 0 | 803 | 0 | 0 | 0 | 0 | 600 | 0 | 301 | 0 | 0 | 0 | 19 |  |  | 7 | 0
2020-02-26 | A57231 | 1 | 고탄소 | P-STB3D |  | Si 탈산 | B | 5 | 27 | 52300 | 92.63 | C | C | C |  | 1 | 1 |  | 1520 | 1536 | 5800 |  |  | 5800 | 68.55 | 10 | 84610 | 1554 |  | Y | 46 | 37 | [7 empty] | 박안희 | 2 |  |  | Y |  |  |  | 102.25 | 13-1 | 268.2 | 0 | A |  | 1554 | 3 | 0.26 | 1514 | 0.87 | 64 | 35 | 248 | 4:08 | 30 | 30 | 99 | 0 |  | 0 |  |  | AR | 2020-02-27 04:30 | 2020-02-27 05:01 | 31 | 2020-02-27 04:29 | 32 |  |  |  |  | Y |  |  |  | Y | [5 empty] | 163.72 | 83.36 | [23 empty] | 182.69 | 0 | A |  |  | 13.023 | 20.062 | 57.759 | 0.081 | 4.435 | 2.879 | 1848.21 | 0 | 354 | 0 | 1204 | 0 | 0 | 0 | 295 | 0 | 296 | 0 | 0 | 0 | 19 |  |  |  | 0
2020-02-26 | C54666 | 3 | 고탄소 | SM50CM | 연주종료 | Si 탈산 | T | 20 | 63 | 49000 | 88.6 | C | C | C |  | 1 |  | 1 | 1530 | 1517 | 7200 |  |  | 7200 | 79.05 | 33 | 91080 | 1618 |  | Y | 44 | 41 |  |  |  | 05 |  |  |  |  | 2 |  |  |  |  | Y |  | 100.15 | 12-2 | 233.42 | 0 | A |  | 1607 | 2 | 0.44 | 1562 | 1.22 | 76 | 37 | 363 | 6:03 | 13 | 13 | 0 | 0 |  | 0 | 8 |  | AR | 2020-02-27 05:34 |  | 30 | 2020-02-27 05:26 | 38 |  |  |  |  | Y | [5 empty] | N |  |  |  | 7.5 | 0 | [23 empty] | 0 | 0 | A | [9 empty] | 153 | 0 | 810 | 0 | 0 | 0 | 0 | 554 | 0 | 200 | 0 | 0 | 0 | 8 |  |  | 6
2020-02-26 | A57232 | 1 | 고탄소 | P-STB3D |  | Si 탈산 | B | 21 | 33 | 51100 | 100.2 | C | C | C |  | 1 | 1 |  | 1520 | 1534 | 6800 |  |  | 6800 | 80.37 | 10 | 84610 | 1546 |  | Y | 52 | 43 | [7 empty] | 박안희 | 2 |  |  | Y |  |  |  | 107.15 | 13-5 | 387.23 | 0 | A |  | 1546 | 3 | 0.25 | 1513 | 0.7 | 63 | 35 | 262 | 4:22 | 30 | 30 | 100 | 0 |  | 0 |  |  | AR | 2020-02-27 05:47 | 2020-02-27 06:04 | 17 | 2020-02-27 05:47 | 17 |  |  |  |  | Y |  |  |  | Y | [5 empty] | 139.91 | 96.49 | [23 empty] | 184.07 | 0 | A |  |  | 12.697 | 19.808 | 58.797 | 0.074 | 4.63 | 2.968 | 1848.21 | 0 | 24 | 306 | 952 | 0 | 0 | 0 | 793 | 0 | 552 | 0 | 0 | 0 | 20 |  |  |  | 0
2020-02-26 | A57233 | 1 | 고탄소 | P-STB3D |  | Si 탈산 | B | 1 | 37 | 50200 | 90.67 | C | C | A |  | 1 | 1 |  | 1520 | 1531 | 5900 |  |  | 5900 | 58.11 | 12 | 101532 | 1558 |  | Y | 43 | 36 | [7 empty] | 박안희 | 2 |  |  | Y |  |  |  | 103.65 | 13-1 | 207.9 | 0 | A |  | 1558 | 3 | 0.26 | 1516 | 0.89 | 66 | 38 | 244 | 4:04 | 30 | 30 | 101 | 0 |  | 0 |  |  | AR | 2020-02-27 06:43 | 2020-02-27 07:09 | 26 | 2020-02-27 06:43 | 26 |  |  |  |  | Y |  |  |  | Y | [5 empty] | 138.66 | 100.78 | [23 empty] | 185.06 | 0 | A |  |  | 13.489 | 20.574 | 55.719 | 0.116 | 4.13 | 2.708 | 1604.99 | 0 | 33 | 176 | 1011 | 0 | 0 | 0 | 299 | 0 | 295 | 0 | 0 | 0 | 0 |  |  |  | 0
2020-02-26 | C54667 | 3 | 고탄소 | SM50CM | 연주종료 | Si 탈산 | T | 32 | 63 | 49800 | 90.4 | C | A | A |  | 1 |  | 1 | 1530 | 1560 | 5800 |  |  | 5800 | 58.37 | 36 | 99360 | 1624 |  | Y | 42 | 34 | [15 empty] | 100.6 | 12-2 | 208.44 | 0 | A |  | 1605 | 2 | 0.44 | 1559 | 1.39 | 73 | 38 | 354 | 5:54 | 13 | 13 | 0 | 0 |  | 0 | 15 |  | AR | 2020-02-27 06:51 |  | 23 | 2020-02-27 06:36 | 38 |  |  |  |  | Y | [5 empty] | N |  |  | 5 | 11.52 | 0 | [23 empty] | 0 | 0 | A | [9 empty] | 176 | 0 | 832 | 0 | 0 | 0 | 0 | 549 | 0 | 299 | 0 | 0 | 0 | 13 |  |  | 5 | 0.176
2020-02-27 | A57234 | 1 | 고탄소 | P-STB3D |  | Si 탈산 | B | 16 | 32 | 51800 | 98.58 | A | A | A |  | 1 | 1 |  | 1520 | 1558 | 6500 |  |  | 6500 | 64.02 | 12 | 101532 | 1556 |  | Y | 53 | 41 |  |  | A57231 |  |  |  |  | 정용태 | 3 |  |  | Y |  |  |  | 109.05 | 13-7 | 406.18 | 0 | A |  | 1516 | 3 | 0 | 1515 | 0.02 | 65 | 41 | 240 | 4:00 | 30 | 30 | 102 | 0 |  | 0 |  |  | AR | 2020-02-27 07:52 | 2020-02-27 08:11 | 19 | 2020-02-27 07:52 | 19 |  |  |  |  | Y |  |  |  | Y | [5 empty] | 0.19 | 0 | [23 empty] | 193.74 | 0 | A |  |  | 14.076 | 19.193 | 56.848 | 0.094 | 4.038 | 2.961 | 1717.79 | 0 | 84 | 1352 | 38 | 0 | 0 | 0 | 445 | 0 | 300 | 0 | 0 | 0 | 41 |  |  |  | 0
2020-02-27 | C54668 | 3 | 고탄소 | SM50CM | 연주종료 | Si 탈산 | T | 33 | 65 | 50500 | 81.02 | A | A | A |  | 1 |  | 1 | 1530 | 1562 | 5700 |  |  | 5700 | 62.58 | 33 | 91080 | 1608 |  | Y | 42 | 34 |  |  | C54665 | 05 |  |  |  | 도주용 | 2 |  | Y |  |  | Y | 4 | 96.95 | 11-8 | 186.46 | 0 | A |  | 1587 | 2 | 0.44 | 1541 | 1.44 | 55 | 25 | 371 | 6:11 | 13 | 13 | 0 | 0 |  | 0 | 8 |  | AR | 2020-02-27 08:00 |  | 22 | 2020-02-27 07:52 | 29 |  |  |  |  | Y | [5 empty] | N |  |  | 6 | 8.59 | 0 | [23 empty] | 0.73 | 0 | A | [9 empty] | 193 | 0 | 974 | 0 | 0 | 0 | 0 | 1003 | 0 | 0 | 0 | 0 | 0 | 32 |  |  | 5
2020-02-27 | A57235 | 1 | 고탄소 | P-STB3D |  | Si 탈산 | B | 5 | 28 | 51900 | 85.7 | A | A | A |  | 1 | 1 |  | 1520 | 1570 | 5500 |  |  | 5500 | 54.17 | 12 | 101532 | 1564 |  | Y | 41 | 34 |  |  | A57232 |  |  |  |  | 정용태 | 2 |  |  | Y |  |  |  | 104.1 | 13-3 | 287.96 | 0 | A |  | 1564 | 3 | 0.26 | 1517 | 1.07 | 67 | 34 | 262 | 4:22 | 30 | 30 | 103 | 0 |  | 0 |  |  | AR | 2020-02-27 08:49 | 2020-02-27 09:22 | 33 | 2020-02-27 08:48 | 34 |  |  |  |  | Y |  |  |  | Y | [5 empty] | 167.11 | 70.01 | [23 empty] | 195.46 | 0 | A |  |  | 9.672 | 23.187 | 57.024 | 0.194 | 5.895 | 2.459 | 1818.57 | 0 | 30 | 1137 | 38 | 0 | 0 | 0 | 394 | 0 | 298 | 0 | 0 | 0 | 44
2020-02-27 | C54669 | 3 | 고탄소 | SM50CM | 연주종료 | Si 탈산 | T | 35 | 81 | 48600 | 86.1 | A | A | A |  | 1 |  | 1 | 1530 | 1557 | 5500 |  |  | 5500 | 55.35 | 36 | 99360 | 1624 |  | Y | 41 | 33 |  |  | C54666 | 05 |  |  |  | 정종훈 | 2 |  | Y |  |  | Y |  | 106.95 | 12-5 | 185.15 | 0 | A |  | 1603 | 2 | 0.43 | 1555 | 1.33 | 69 | 20 | 370 | 6:10 | 13 | 13 | 0 | 0 |  | 0 | 10 |  | AR | 2020-02-27 09:04 |  | 23 | 2020-02-27 08:54 | 32 |  |  |  |  | Y | [5 empty] | N |  |  | 5 | 10.93 | 0 | [23 empty] | 0 | 0 | A | [9 empty] | 120 | 0 | 682 | 0 | 0 | 0 | 0 | 1095 | 0 | 0 | 0 | 0 | 0 | 25 |  |  | 5
2020-02-27 | A57236 | 1 | 고탄소 | STB3D |  | Al 탈산 | B | 21 | 34 | 51400 | 81.87 | A | A | A |  | 1 | 1 |  | 1520 | 1551 | 5700 |  |  | 5700 | 56.14 | 12 | 101532 | 1562 |  | Y | 41 | 38 |  |  | A57233 |  |  |  |  | 정용태 | 2 |  | Y |  |  |  |  | 104.8 | 13-2 | 264.34 | 0 | A |  | 1562 | 3 | 0.26 | 1518 | 1.13 | 67 | 33 | 261 | 4:21 | 25 | 25 | 104 | 0 |  | 0 |  |  | AR | 2020-02-27 10:07 | 2020-02-27 10:26 | 19 | 2020-02-27 10:05 | 21 |  |  |  |  | Y |  |  |  | Y | [5 empty] | 151.67 | 66.63 | [20 empty] | 1.32 |  |  | 197.64 | 0 | A | [9 empty] | 0 | 24 | 1202 | 21 | 0 | 0 | 0 | 299 | 0 | 299 | 0 | 0 | 0 | 9
2020-02-27 | C54670 | 3 | 고탄소 | SM50CM | 연주종료 | Si 탈산 | T | 20 | 64 | 49400 | 90.45 | A | A | A |  | 1 |  | 1 | 1530 | 1527 | 6800 |  |  | 6800 | 74.66 | 33 | 91080 | 1608 |  | Y | 51 | 36 |  |  | C54667 | 05 |  |  |  | 도주용 | 2 |  | Y |  |  | Y | 4 | 98.45 | 11-10 | 198.43 | 0 | A |  | 1586 | 2 | 0.44 | 1539 | 1.52 | 53 | 30 | 343 | 5:43 | 13 | 13 | 0 | 0 |  | 0 | 9 |  | AR | 2020-02-27 10:19 |  | 16 | 2020-02-27 10:10 | 25 |  |  |  |  | Y | [5 empty] | N |  |  | 5 | 9.75 | 0 | [23 empty] | 1.07 | 0 | A | [9 empty] | 200 | 0 | 881 | 0 | 0 | 0 | 0 | 1000 | 0 | 0 | 0 | 0 | 0 | 18 |  |  | 5
2020-02-27 | A57237 | 1 | 고탄소 | STB3D |  | Al 탈산 | B | 1 | 38 | 50200 | 81.75 | A | A | A |  | 1 | 1 |  | 1520 | 1577 | 5300 |  |  | 5300 | 62.64 | 10 | 84610 | 1569 |  | Y | 42 | 33 |  |  | A57234 |  |  |  |  | 정용태 | 2 |  | Y |  |  |  |  | 108.15 | 13-5 | 196.85 | 0 | A |  | 1569 | 3 | 0.26 | 1523 | 1.18 | 72 | 45 | 251 | 4:11 | 25 | 25 | 105 | 0 |  | 0 |  |  | AR | 2020-02-27 11:08 | 2020-02-27 11:26 | 18 | 2020-02-27 11:08 | 18 |  |  |  |  | Y |  |  |  | Y | [5 empty] | 149.05 | 73.29 | [20 empty] | 1.28 |  |  | 199.74 | 0 | A | [9 empty] | 0 | 66 | 1155 | 19 | 0 | 0 | 0 | 399 | 0 | 598 | 0 | 0 | 0 | 39
2020-02-27 | C54671 | 3 | 고탄소 | SM50CM | 연주종료 | Si 탈산 | T | 32 | 64 | 50000 | 91.98 | A | A | A |  | 1 |  | 1 | 1530 | 1545 | 6200 |  |  | 6200 | 68.07 | 33 | 91080 | 1615 |  | Y | 46 | 37 |  |  | C54668 | 05 |  |  |  | 정종훈 | 2 |  | N | Y |  | Y |  | 96.85 | 11-8 | 168.84 | 0 | A |  | 1595 | 2 | 0.44 | 1548 | 1.27 | 62 | 25 | 351 | 5:51 | 13 | 13 | 0 | 0 |  | 0 | 9 |  | AR | 2020-02-27 11:27 |  | 13 | 2020-02-27 11:18 | 23 |  |  |  |  | Y | [5 empty] | N |  |  | 5 | 10.36 | 0 | [23 empty] | 1.07 | 0 | A | [9 empty] | 172 | 0 | 930 | 0 | 0 | 0 | 0 | 594 | 0 | 0 | 0 | 0 | 0 | 39 |  |  | 5
2020-02-27 | A57238 | 1 | 고탄소 | STB3D |  | Al 탈산 | B | 16 | 33 | 51300 | 80.23 | A | A | A |  | 1 | 1 |  | 1520 | 1573 | 5200 |  |  | 5200 | 51.22 | 12 | 101532 | 1570 |  | Y | 42 | 34 |  |  | A57235 |  |  |  |  | 정용태 | 3 |  | Y |  |  |  |  | 107.65 | 13-6 | 254.05 | 0 | A |  | 1570 | 3 | 0.26 | 1526 | 1.19 | 75 | 43 | 251 | 4:11 | 25 | 25 | 106 | 0 |  | 0 |  |  | AR | 2020-02-27 12:07 | 2020-02-27 12:33 | 25 | 2020-02-27 12:05 | 27 |  |  |  |  | Y |  |  |  | Y | [5 empty] | 197.14 | 46.12 | [20 empty] | 1.19 |  |  | 0 | 0 | A | [9 empty] | 0 | 43 | 1139 | 24 | 0 | 0 | 0 | 298 | 0 | 595 | 0 | 0 | 0 | 24
2020-02-27 | C54672 | 3 | 고탄소 | SM50CM | 연주종료 | Si 탈산 | T | 33 | 66 | 50700 | 86.82 | A | A | A |  | 1 |  | 1 | 1530 | 1547 | 6000 |  |  | 6000 | 60.39 | 36 | 99360 | 1628 | 362 | Y | 50 | 33 |  |  | C54669 | 05 |  |  |  | 도주용 | 2 |  | N | Y |  | Y | 4 | 109.7 | 12-10 | 195 | 0 | A |  | 1601 | 2 | 0.43 | 1556 | 1.73 | 70 | 27 | 338 | 5:38 | 13 | 13 | 0 | 0 |  | 0 | 11 |  | AR | 2020-02-27 12:26 |  | 19 | 2020-02-27 12:15 | 30 |  |  |  |  | Y | [5 empty] | N |  |  | 5 | 6.96 | 0 | [23 empty] | 0.01 | 0 | A | [9 empty] | 158 | 0 | 762 | 0 | 0 | 0 | 0 | 855 | 0 | 0 | 0 | 0 | 0 | 31 |  |  | 5
2020-02-27 | A57239 | 1 | 고탄소 | STB3D |  | Al 탈산 | B | 5 | 29 | 51800 | 89.63 | A | A | A |  | 1 | 1 |  | 1520 | 1573 | 4800 |  |  | 4800 | 47.28 | 12 | 101532 | 1558 |  | Y | 45 | 31 |  |  | A57236 |  |  |  |  | 정용태 | 3 |  | Y |  |  |  |  | 106.5 | 13-5 | 167.39 | 0 | A |  | 1558 | 3 | 0.24 | 1510 | 1.09 | 59 | 32 | 276 | 4:36 | 25 | 26 | 107 | 0 |  | 0 |  |  | AR | 2020-02-27 13:17 | 2020-02-27 13:39 | 22 | 2020-02-27 13:15 | 23 |  |  |  |  | Y |  |  |  | Y | [5 empty] | 158.53 | 100.31 | [20 empty] | 1.16 |  |  | 1.2 | 0 | A | [9 empty] | 0 | 90 | 1020 | 39 | 0 | 0 | 0 | 897 | 0 | 594 | 0 | 0 | 0 | 38
2020-02-27 | C54673 | 3 | 고탄소 | SM50CM | 연주종료 | Si 탈산 | T | 35 | 82 | 48500 | 88.4 | A | A | A |  | 1 |  | 1 | 1530 | 1548 | 6700 |  |  | 6700 | 67.43 | 36 | 99360 | 1610 |  | Y | 50 | 36 |  |  | C54670 | 05 |  |  |  | 정종훈 | 2 |  | Y |  |  | Y |  | 99.6 | 11-8 | 266.01 | 0 | A |  | 1598 | 2 | 0.43 | 1555 | 1.48 | 69 | 38 | 365 | 6:05 | 13 | 13 | 0 | 0 |  | 0 | 10 |  | AR | 2020-02-27 13:35 |  | 19 | 2020-02-27 13:26 | 29 |  |  |  |  | Y | [5 empty] | N |  |  | 5 | 5.58 | 0 | [23 empty] | 0 | 0 | A | [9 empty] | 170 | 0 | 559 | 155 | 0 | 0 | 0 | 811 | 0 | 0 | 0 | 0 | 0 | 25 |  |  | 5
2020-02-27 | A57240 | 1 | 고탄소 | STB3D |  | Al 탈산 | B | 21 | 35 | 50700 | 80.15 | A | A | B |  | 1 | 1 |  | 1520 | 1554 | 5000 |  |  | 5000 | 49.25 | 12 | 101532 | 1562 |  | Y | 42 | 31 |  |  | A57237 |  |  |  |  | 정용태 | 2 |  | Y |  |  |  |  | 103.5 | 13-1 | 174.74 | 0 | A |  | 1562 | 3 | 0.25 | 1515 | 1.27 | 64 | 28 | 261 | 4:21 | 25 | 25 | 108 | 0 |  | 0 |  |  | AR | 2020-02-27 14:08 | 2020-02-27 14:44 | 36 | 2020-02-27 14:07 | 37 |  |  |  |  | Y |  |  |  | Y | [5 empty] | 150.98 | 53.99 | [20 empty] | 1.23 |  |  | 2.11 | 0 | A | [9 empty] | 0 | 62 | 1138 | 33 | 0 | 0 | 0 | 598 | 0 | 598 | 0 | 0 | 0 | 41
2020-02-27 | C54674 | 3 | 고탄소 | SM50CM | 연주종료 | Si 탈산 | T | 20 | 65 | 49150 | 94.73 | A | B | B |  | 1 |  | 1 | 1530 | 1536 | 6600 |  |  | 6600 | 67.35 | 36 | 97992 | 1618 |  | Y | 49 | 35 |  |  | C54671 | 05 |  |  |  | 도주용 | 2 |  | Y |  |  | Y | 4 | 101.95 | 12-3 | 219.27 | 0 | A |  | 1593 | 2 | 0.46 | 1547 | 1.44 | 61 | 32 | 356 | 5:56 | 13 | 13 | 0 | 0 |  | 0 | 10 |  | AR | 2020-02-27 14:47 |  | 15 | 2020-02-27 14:32 | 30 |  |  |  |  | Y | [5 empty] | N |  |  |  | 7.53 | 0 | [23 empty] | 0.79 | 0 | A | [9 empty] | 166 | 0 | 759 | 0 | 0 | 0 | 0 | 603 | 0 | 0 | 0 | 0 | 0 | 30 |  |  | 5
2020-02-27 | A57241 | 1 | 고탄소 | STB3D | 연주종료 | Al 탈산 | B | 1 | 39 | 50100 | 79.02 | B | B | B |  | 1 | 1 |  | 1520 | 1535 | 5500 |  |  | 5500 | 63.64 | 12 | 86424 | 1555 |  | Y | 40 | 35 | [7 empty] | 정용태 | 2 |  | Y |  |  |  |  | 102.1 | 12-9 | 270.28 | 0.37 | A |  | 1555 | 3 | 0.24 | 1516 | 1.03 | 65 | 32 | 262 | 4:22 | 25 | 25 | 109 | 0 |  | 0 |  |  | AR | 2020-02-27 15:25 | 2020-02-27 15:45 | 20 | 2020-02-27 15:24 | 21 |  |  |  |  | Y |  |  |  | Y | [5 empty] | 150.57 | 62.73 | [20 empty] | 1.3 |  |  | 3.43 | 0 | A | [9 empty] | 0 | 19 | 1113 | 29 | 0 | 0 | 0 | 753 | 0 | 296 | 0 | 0 | 0 | 29
2020-02-27 | C54675 | 3 | 고탄소 | SM50CM | 연주종료 | Si 탈산 | T | 32 | 65 | 49750 | 89.22 | B | B | B |  | 1 |  | 1 | 1530 | 1521 | 6800 |  |  | 6800 | 69.39 | 36 | 97992 | 1604 |  | Y | 52 | 37 | [7 empty] | 박재승 | 3 |  |  |  |  | Y |  | 103.9 | 12-5 | 257.57 | 0 | A |  | 1592 | 2 | 0.47 | 1542 | 1.79 | 56 | 25 | 369 | 6:09 | 13 | 13 | 0 | 0 |  | 0 | 10 |  | AR | 2020-02-27 15:55 |  | 16 | 2020-02-27 15:45 | 26 |  |  |  |  | Y | [5 empty] | N |  |  |  | 6.19 | 0 | [23 empty] | 0.79 | 0 | A |  |  | 24.229 | 10.738 | 54.289 | 0.241 | 2.24 | 5.055 | 1955.37 | 203 | 0 | 964 | 0 | 0 | 0 | 0 | 608 | 0 | 0 | 0 | 0 | 0 | 10 |  |  | 5
2020-02-27 | A57242 | 1 | 저탄소 | SCR420HQ |  | Al 탈산 | B | 21 | 36 | 50900 | 199.47 | B | B | B |  | 3 | 3 |  | 1540 | 1634 | 4100 | 0 | 2600 | 6700 | 71.99 | 11 | 93071 | 1624 |  | Y | 224 | 25 |  | Y | [5 empty] | 이호남 | 2 |  | Y |  |  |  |  | 101 | 12-8 | 0.04 | 393.08 | A |  | 1631 | 3 | 158.68 | 1597 | 1.03 | 85 | 46 | 233 | 3:53 | 16 | 16 | 113 | 0 |  | 0 |  |  | N2 | 2020-02-27 20:39 | 2020-02-27 21:20 | 41 | 2020-02-27 20:37 | 44 | [14 empty] | 0 | 259.53 | [23 empty] | 0 | 4.2 | A | [9 empty] | 346 | 1114 | 0 | 703 | 0 | 27 | 0 | 653 | 0 | 297 | 0 | 0 | 0 | 0 |  |  | 6
2020-02-27 | C54676 | 3 | 고탄소 | SM50CM | 연주종료 | Si 탈산 | T | 33 | 67 | 50800 | 91.8 | B | B | B |  | 1 |  | 1 | 1530 | 1745 | 5800 |  |  | 5800 | 59.19 | 36 | 97992 | 1619 |  | Y | 44 | 33 |  |  | C54673 | 05 |  |  |  | 박재승 | 3 |  | Y |  |  | Y |  | 98.7 | 11-10 | 124.07 | 0 | A |  | 1588 | 2 | 0.44 | 1542 | 1.28 | 56 | 26 | 366 | 6:06 | 13 | 13 | 0 | 0 |  | 0 | 10 |  | AR | 2020-02-27 17:11 |  | 10 | 2020-02-27 16:59 | 22 |  |  |  |  | Y | [5 empty] | N |  |  |  | 5.52 | 0 | [23 empty] | 0.79 | 0 | A |  |  | 26.136 | 10.004 | 52.631 | 0.28 | 2.013 | 5.26 | 1953.18 | 135 | 0 | 748 | 0 | 0 | 0 | 0 | 396 | 0 | 0 | 0 | 0 | 0 | 18 |  |  | 5
2020-02-27 | A57243 | 1 | 고탄소 | SM50CM | TUNDISH교체전 | Si 탈산 | T | 5 | 30 | 51900 | 88.1 | B | B | B |  | 1 | 1 |  | 1520 | 1556 | 5300 |  |  | 5300 | 54.6 | 36 | 97077 | 1610 |  | Y | 42 | 27 | [7 empty] | 이호남 | 2 |  | Y |  |  |  |  | 102.35 | 13-1 | 145.86 | 26.27 | A |  | 1588 | 3 | 0.25 | 1551 | 0.82 | 65 | 28 | 253 | 4:13 | 13 | 17 | 110 | 0 |  | 0 |  |  | AR | 2020-02-27 17:46 |  | 41 | 2020-02-27 17:44 | 43 | [14 empty] | 108.92 | 183.29 | [23 empty] | 8.8 | 0 | A | [9 empty] | 0 | 0 | 829 | 19 | 0 | 0 | 0 | 354 | 0 | 299 | 0 | 0 | 0 | 28 |  |  | 7
2020-02-27 | C54677 | 3 | 중탄소 | SM45CI |  | Al 탈산 | I | 35 | 83 | 48850 | 92.37 | B | B | B |  | 1 |  | 1 | 1560 | 1603 | 6800 |  |  | 6800 | 84.79 | 9 | 80200 | 1678 | 371 | INGOT | 46 | 33 |  |  | C54674 | 05 |  |  |  | 박재승 |  |  | N | Y |  | Y |  | 82.8 | 10-1 | 244.74 | 0.04 | A |  | 1666 | 2 | 0.45 | 1573 | 2.58 | 80 |  | 373 | 6:13 | 20 | 25 | 0 | 0 |  | 0 | 15 |  | AR | 2020-02-27 18:15 |  | 28 | 2020-02-27 18:04 | [5 empty] | Y | [5 empty] | N |  |  |  | 13.53 | 0 | [18 empty] | 0.8 |  |  |  |  | 0.79 | 0 | A | [9 empty] | 0 | 0 | 330 | 0 | 0 | 0 | 0 | 599 | 0 | 0 | 0 | 0 | 0 | 0
2020-02-27 | A57244 | 1 | 저탄소 | SCR420HQ | 연주시작 | Al 탈산 | B | 1 | 40 | 50950 | 100.03 | B | B | B |  | 1 | 1 |  | 1540 | 1563 | 9500 |  |  | 9500 | 112.28 | 10 | 84610 | 1664 |  | Y | 61 | 54 | [7 empty] | 이호남 | 2 |  |  |  |  | Y |  | 105.55 | 13-2 | 20.42 | 235.19 | A |  | 1655 | 3 | 0.27 | 1605 | 1.35 | 93 | 53 | 275 | 4:35 | 16 | 17 | 112 | 0 |  | 0 |  |  | N2 | 2020-02-27 20:01 | 2020-02-27 20:19 | 18 | 2020-02-27 19:59 | 20 |  |  |  |  | Y |  |  |  | Y | [5 empty] | 0 | 292.33 | [19 empty] | 2.91 | 1.37 |  |  | 6.15 | 0 | A | [9 empty] | 706 | 750 | 0 | 202 | 0 | 0 | 0 | 892 | 0 | 750 | 0 | 0 | 0 | 0 |  |  | 11 |  | 1
2020-02-27 | C54678 | 3 | 저탄소 | 20MOCRS4HM2 | 연주시작 | Si 탈산 | T | 20 | 66 | 49450 | 154.12 | B | B | B |  | 1 |  | 1 | 1550 | 1522 | 14700 |  |  | 14700 | 143.86 | 39 | 102180 | 1681 |  | Y | 107 | 78 | 조괴잔강 1톤합탕 |  | C54676 | 05 |  |  |  | 박재승 | 3 |  | N | Y |  |  |  | 103.7 | 12-5 | 0 | 638.03 | A |  | 1669 | 2 | 0.43 | 1593 | 2.71 | 83 | 39 | 575 | 9:35 | 13 | 13 | 0 | 0 |  | 0 | 15 |  | N2 | 2020-02-27 21:16 |  | 12 | 2020-02-27 20:56 | 32 |  |  |  |  | Y | [5 empty] | N |  |  |  | 0 | 3.89 | [23 empty] | 0.79 | 0 | B | [9 empty] | 619 | 0 | 49 | 0 | 0 | 0 | 0 | 953 | 0 | 0 | 0 | 0 | 0 | 18 |  |  | 9 |  | 1
2020-02-27 | A57245 | 1 | 저탄소 | SCR420HQ |  | Al 탈산 | B | 16 | 35 | 50600 | 116.93 | B | B | B |  | 1 | 1 |  | 1540 | 1549 | 6800 |  |  | 6800 | 73.06 | 11 | 93071 | 1642 |  | Y | 61 | 38 | [7 empty] | 이호남 | 2 |  |  |  |  | Y |  | 98.65 | 12-6 | 0 | 284.25 | A |  | 1634 | 3 | 0.28 | 1587 | 0.94 | 75 | 39 | 285 | 4:45 | 16 | 16 | 114 | 0 |  | 0 |  |  | N2 | 2020-02-27 21:32 | 2020-02-27 22:16 | 44 | 2020-02-27 21:30 | 46 |  |  |  |  | Y |  |  |  | Y | [5 empty] | 0 | 382.9 | [23 empty] | 0 | 5.85 | A | [9 empty] | 541 | 904 | 0 | 19 | 0 | 0 | 0 | 297 | 0 | 298 | 0 | 0 | 0 | 6 |  |  | 4
2020-02-27 | C54679 | 3 | 저탄소 | 20MOCRS4HM2 | 연주종료 | Si 탈산 | T | 32 | 66 | 49300 | 122.13 | B | B | D |  | 1 |  | 1 | 1550 | 1520 | 10800 |  |  | 10800 | 105.7 | 39 | 102180 | 1648 |  | Y | 70 | 53 |  |  | A57243 | 05 |  |  |  | 박재승 | 3 |  |  | Y |  | Y |  | 103.85 | 12-5 | 50.52 | 383.8 | A |  | 1639 | 2 | 0.43 | 1586 | 1.71 | 76 | 40 | 436 | 7:16 | 13 | 13 | 0 | 0 |  | 0 | 10 |  | N2 | 2020-02-27 22:40 |  | 6 | 2020-02-27 22:19 | 27 |  |  |  |  | Y | [5 empty] | N |  |  |  | 0 | 7.25 | [23 empty] | 1.39 | 0 | B | [9 empty] | 612 | 0 | 382 | 0 | 0 | 0 | 0 | 401 | 0 | 0 | 0 | 0 | 0 | 18 |  |  | 7
2020-02-27 | A57246 | 1 | 저탄소 | SCR420HQ |  | Al 탈산 | B | 15 | 55 | 49900 | 95.25 | B | B | D |  | 1 | 1 |  | 1540 | 1602 | 6400 |  |  | 6400 | 68.76 | 11 | 93071 | 1644 |  | Y | 56 | 40 | [7 empty] | 이호남 | 2 |  |  |  |  | Y |  | 98.8 | 12-2 | 0 | 268.02 | A |  | 1644 | 3 | 0.25 | 1602 | 1.11 | 90 | 38 | 257 | 4:17 | 16 | 16 | 115 | 0 |  | 0 |  |  | N2 | 2020-02-27 22:19 | 2020-02-27 23:09 | 50 | 2020-02-27 22:17 | 52 |  |  |  |  | Y |  |  |  | Y | [5 empty] | 0 | 288.31 | [23 empty] | 0 | 4.19 | A | [9 empty] | 639 | 836 | 0 | 29 | 0 | 0 | 0 | 552 | 0 | 297 | 0 | 0 | 0 | 7 |  |  | 5
2020-02-27 | C54680 | 3 | 저탄소 | 20MOCRS4HM2 | 연주종료 | Si 탈산 | T | 33 | 68 | 49900 | 105.75 | B | D | D |  | 1 |  | 1 | 1550 | 1589 | 8700 |  |  | 8700 | 85.14 | 39 | 102180 | 1649 |  | Y | 55 | 44 |  |  |  | 05 |  |  |  | 박지웅 | 2 |  | Y |  |  | Y |  | 104.45 | 12-5 | 0 | 433.96 | A |  | 1643 | 2 | 0.43 | 1569 | 2.47 | 59 | 25 | 432 | 7:12 | 13 | 13 | 0 | 0 |  | 0 | 10 |  | N2 | 2020-02-27 23:44 |  | 10 | 2020-02-27 23:23 | 31 |  |  |  |  | Y | [5 empty] | N |  |  |  | 0 | 11.43 | [23 empty] | 1.72 | 0 | B | [9 empty] | 639 | 0 | 1006 | 0 | 0 | 0 | 0 | 397 | 0 | 0 | 0 | 0 | 0 | 30 |  |  | 7
2020-02-27 | A57247 | 1 | 저탄소 | SCR420HQ |  | Al 탈산 | B | 5 | 31 | 52000 | 67.83 | D | D | D |  | 1 | 1 |  | 1540 | 1564 | 5700 |  |  | 5700 | 61.24 | 11 | 93071 | 1621 |  | Y | 42 | 31 | [7 empty] | 김덕진 | 2 |  | Y | [6 empty] | 0 | 268.35 | A |  | 1621 | 3 | 0.25 | 1579 | 1.75 | 67 | 27 | 267 | 4:27 | 16 | 17 | 116 | 0 |  | 0 |  |  | N2 | 2020-02-27 23:15 | 2020-02-28 00:01 | 46 | 2020-02-27 23:13 | 48 |  |  |  |  | Y |  |  |  | Y | [5 empty] | 0 | 152.49 | [23 empty] | 0 | 0 | A | [9 empty] | 902 | 524 | 0 | 20 | 0 | 0 | 0 | 452 | 0 | 298 | 0 | 0 | 0 | 0
2020-02-27 | A57248 | 1 | 저탄소 | SCR420HQ |  | Al 탈산 | B | 1 | 41 | 49900 | 65.5 | D | D | D |  | 1 | 1 |  | 1540 | 1556 | 6000 |  |  | 6000 | 64.47 | 11 | 93071 | 1619 |  | Y | 38 | 32 | [7 empty] | 김덕진 | 2 |  | Y | [6 empty] | 0.01 | 264.97 | A |  | 1619 | 3 | 0.25 | 1579 | 1.54 | 67 | 28 | 287 | 4:47 | 16 | 16 | 117 | 0 |  | 0 |  |  | N2 | 2020-02-28 00:17 | 2020-02-28 00:56 | 39 | 2020-02-28 00:17 | 40 |  |  |  |  | Y |  |  |  | Y | [5 empty] | 0 | 189.73 | [23 empty] | 0 | 1.14 | A | [9 empty] | 1076 | 536 | 0 | 22 | 0 | 0 | 0 | 298 | 0 | 195 | 0 | 0 | 0 | 4
2020-02-27 | C54681 | 3 | 저탄소 | 20MOCRS4HM2 | TUNDISH교체전 | Si 탈산 | T | 35 | 84 | 47850 | 100.77 | D | D | D |  | 1 |  | 1 | 1550 | 1595 | 8300 |  |  | 8300 | 85.62 | 37 | 96940 | 1637 |  | Y | 54 | 41 | [7 empty] | 박지웅 | 2 |  |  |  |  | Y |  | 105.65 | 12-3 | 0 | 309.97 | A |  | 1639 | 2 | 0.43 | 1570 | 2.3 | 60 | 24 | 451 | 7:31 | 13 | 13 | 0 | 0 |  | 0 | 10 |  | N2 | 2020-02-28 00:52 |  | 10 | 2020-02-28 00:34 | 27 |  |  |  |  | Y | [5 empty] | N |  |  |  | 0 | 11.15 | [23 empty] | 1.05 | 0 | A | [9 empty] | 775 | 0 | 1109 | 0 | 0 | 0 | 0 | 695 | 0 | 0 | 0 | 0 | 0 | 30 |  |  | 7
2020-02-27 | A57249 | 1 | 저탄소 | SCR420HQ |  | Al 탈산 | B | 21 | 37 | 50800 | 66.23 | D | D | D |  | 1 | 1 |  | 1540 | 1568 | 5100 |  |  | 5100 | 54.8 | 11 | 93071 | 1618 |  | Y | 40 | 26 | [7 empty] | 김덕진 | 2 |  | Y | Y | [5 empty] | 0 | 215.96 | A |  | 1618 | 3 | 0.27 | 1581 | 1.61 | 69 | 29 | 266 | 4:26 | 16 | 17 | 118 | 0 |  | 0 |  |  | N2 | 2020-02-28 01:21 | 2020-02-28 01:52 | 32 | 2020-02-28 01:18 | 34 |  |  |  |  | Y |  |  |  | Y | [5 empty] | 0 | 172.65 | [23 empty] | 0 | 0 | A | [9 empty] | 1026 | 528 | 0 | 19 | 0 | 0 | 0 | 298 | 0 | 195 | 0 | 0 | 0 | 11
2020-02-27 | C54682 | 3 | 중탄소 | SCM440 | 연주시작 | Al 탈산 | T | 1 | 43 | 47650 | 178.73 | D | A | A |  | 4 | 1 |  | 1535 | 1600 | 6500 | 8500 | 12200 | 27200 | 282.91 | 35 | 96145 | 1646 |  | Y | 40 | 35 | C OVER로 C54684 10TON받고 재작업 | Y |  | 05 |  |  |  | 박지웅 | 2 |  | Y |  |  | Y |  | 101.8 | 12-7 | 273.28 | 0 | A |  | 1646 | 3 | 0.28 | 1581 | 1.91 | 85 | 33 | 285 | 4:45 | 10 | 14 | 124 | 0 |  | 0 | 10 |  | N2 | 2020-02-28 10:06 |  | 26 | 2020-02-28 10:05 | 27 |  |  |  |  | Y |  |  |  | Y |  | N |  |  |  | 118.68 | 122.76 | [23 empty] | 0 | 4.96 | B | [9 empty] | 1544 | 76 | 984 | 133 | 0 | 0 | 0 | 1605 | 0 | 514 | 0 | 0 | 0 | 47 |  |  | 7 |  | 1
2020-02-27 | A57250 | 1 | 저탄소 | SCR420HQ |  | Al 탈산 | B | 15 | 56 | 49900 | 65.33 | D | D | D |  | 1 | 1 |  | 1540 | 1565 | 5600 |  |  | 5600 | 55.16 | 12 | 101532 | 1630 |  | Y | 39 | 29 | [7 empty] | 김덕진 | 2 |  | Y | [6 empty] | 0.02 | 217.98 | A |  | 1630 | 3 | 0.27 | 1589 | 1.64 | 77 | 37 | 286 | 4:46 | 16 | 16 | 119 | 0 |  | 0 |  |  | N2 | 2020-02-28 02:23 | 2020-02-28 02:50 | 27 | 2020-02-28 02:21 | 29 |  |  |  |  | Y |  |  |  | Y | [5 empty] | 0 | 180.34 | [23 empty] | 0 | 1.14 | B | [9 empty] | 861 | 678 | 0 | 12 | 0 | 0 | 0 | 299 | 0 | 199 | 0 | 0 | 0 | 0
2020-02-27 | C54683 | 3 | 저탄소 | 20MOCRS4HM2 | TUNDISH교체전 | Si 탈산 | T | 35 | 85 | 48350 | 224.05 | D | D | D |  | 1 |  | 1 | 1550 | 1605 | 16600 |  |  | 16600 | 171.24 | 37 | 96940 | 1688 | 355 | Y | 169 | 82 |  |  |  | 03 |  |  |  | 박지웅 | 2 |  | Y |  |  | Y |  | 104.8 | 12-2 | 100.14 | 831.31 | A |  | 1679 | 2 | 0.44 | 1596 | 2.13 | 86 | 30 | 1343 | 22:23 | 13 | 13 | 0 | 0 |  | 0 | 10 |  | N2 | 2020-02-28 05:22 |  | 18 | 2020-02-28 05:05 | 34 |  |  |  |  | Y | [5 empty] | N |  |  |  | 0 | 11.47 | [23 empty] | 0.76 | 0 | B | [9 empty] | 356 | 137 | 297 | 566 | 0 | 0 | 0 | 591 | 0 | 0 | 0 | 0 | 0 | 0 |  |  | 12
2020-02-27 | A57251 | 1 | 저탄소 | SCR420HQ |  | Al 탈산 | B | 16 | 36 | 51400 | 68.15 | D | D | D |  | 1 | 1 |  | 1540 | 1570 | 5200 |  |  | 5200 | 51.22 | 12 | 101532 | 1621 |  | Y | 39 | 26 | [7 empty] | 김덕진 | 2 |  | Y | [6 empty] | 0.01 | 248.64 | A |  | 1621 | 3 | 0.28 | 1575 | 1.7 | 63 | 29 | 282 | 4:42 | 16 | 16 | 120 | 0 |  | 0 |  |  | N2 | 2020-02-28 03:30 | 2020-02-28 03:49 | 19 | 2020-02-28 03:27 | 22 |  |  |  |  | Y |  |  |  | Y | [5 empty] | 0 | 279.7 | [23 empty] | 0 | 2.38 | A | [9 empty] | 1159 | 397 | 0 | 14 | 0 | 0 | 0 | 296 | 0 | 294 | 0 | 0 | 0 | 3
2020-02-27 | C54684 | 3 | 저탄소 | 18CRNIMO7HI |  | Al 탈산 | I | 5 | 32 | 51400 | 133.72 | D | D |  | D | 1 |  | 1 | 1560 | 1545 | 9500 |  |  | 9500 | 124.67 | 6 | 76200 | 1655 |  | INGOT | 67 | 47 | [7 empty] | 박지웅 | [7 empty] | 77.7 | 10-3 | 0 | 356.29 | A |  | 1679 | 1 | 0.25 | 1578 | 0 | 72 |  | 552 | 9:12 | 25 | 26 | 0 | 0 |  | 0 | 0 |  | N2 | 2020-02-28 05:23 |  | 17 | 2020-02-28 05:07 | [15 empty] | 0 | 16.06 | [18 empty] | 1 |  |  |  |  | 0.11 | 0.11 | A | [9 empty] | 573 | 1214 | 11 | 0 | 0 | 165 | 0 | 1094 | 0 | 0 | 0 | 0 | 0 | 3
2020-02-27 | A57252 | 1 | 저탄소 | SCR420HQ | TUNDISH교체전 | Al 탈산 | B | 1 | 42 | 50100 | 72.27 | D | D | D |  | 1 | 1 |  | 1540 | 1532 | 5800 |  |  | 5800 | 63.45 | 12 | 91404 | 1624 |  | Y | 41 | 28 | [7 empty] | 김덕진 | 2 |  | Y | [6 empty] | 0 | 247.4 | A |  | 1624 | 3 | 0.25 | 1574 | 1.67 | 62 | 36 | 267 | 4:27 | 16 | 16 | 121 | 0 |  | 0 |  |  | N2 | 2020-02-28 04:40 | 2020-02-28 04:47 | 7 | 2020-02-28 04:38 | 9 |  |  |  |  | Y |  |  |  | Y | [5 empty] | 0 | 219.93 | [23 empty] | 0 | 0.01 | A | [9 empty] | 747 | 768 | 0 | 17 | 0 | 0 | 0 | 299 | 0 | 198 | 0 | 0 | 0 | 4
2020-02-27 | A57253 | 1 | 중탄소 | AE15B38M | TUNDISH교체 | Al 탈산 | B | 21 | 38 | 50400 | 67.35 | D | D | D |  | 1 | 1 |  | 1530 | 1574 | 4800 |  |  | 4800 | 47.28 | 12 | 101532 | 1648 |  | Y | 39 | 27 | [7 empty] | 김덕진 | 2 | 노즐 이물질 막혀 레들 뒤집고 다시 내려놓음 |  |  |  | Y |  | 99 | 12-5 | 151.1 | 0 | A |  | 1648 | 3 | 0.27 | 1591 | 2.19 | 94 | 39 | 254 | 4:14 | 13 | 20 | 122 | 0 |  | 0 |  |  | AR | 2020-02-28 05:37 | 2020-02-28 06:06 | 28 | 2020-02-28 05:35 | 30 |  |  |  |  | Y |  |  |  | Y | [5 empty] | 108.66 | 0 | [19 empty] | 1.91 |  |  |  | 0 | 0 | A | [9 empty] | 77 | 0 | 990 | 23 | 0 | 0 | 0 | 299 | 0 | 199 | 0 | 0 | 0 | 28 |  |  |  |  | 1
2020-02-27 | A57254 | 1 | 중탄소 | AE15B38M |  | Al 탈산 | B | 15 | 57 | 50200 | 95.15 | D | A |  | A | 1 |  | 1 | 1530 | 1572 | 5700 |  |  | 5700 | 67.37 | 10 | 84610 | 1635 | 355 | Y | 41 | 33 | [7 empty] | 김덕진 | 2 |  |  |  |  | Y |  | 94.7 | 11-7 | 251.27 | 0 | A |  | 1647 | 1 | 0.17 | 1572 | 1.78 | 75 | 39 | 271 | 4:31 | 13 | 21 | 0 | 0 | 23 | 0 | 0 |  | AR | 2020-02-28 07:07 | 2020-02-28 07:10 | 3 | 2020-02-28 06:48 | 22 |  |  |  |  | Y | [8 empty] | 5.5 | 13.55 | 0 | [23 empty] | 0.39 | 0.39 | A | [9 empty] | 64 | 0 | 999 | 0 | 0 | 0 | 0 | 419 | 0 | 146 | 53 | 0 | 0 | 5 |  |  | 7
2020-02-27 | C54685 | 3 | 중탄소 | STD61 |  | Al 탈산 | I | 20 | 68 | 48450 | 176.95 | D | A | A |  | 1 |  | 1 | 1560 | 1583 | 15000 |  |  | 15000 | 187.5 | 20 | 80000 | 1643 |  | INGOT | 119 | 89 | [15 empty] | 92.55 | 11-3 | 671.05 | 0 | A |  | 1642 | 2 | 0.42 | 1544 | 2.58 | 60 |  | 428 | 7:08 | 20 | 20 | 0 | 0 |  | 0 |  |  | AR | 2020-02-28 08:58 |  | 32 | 2020-02-28 08:38 | [5 empty] | Y | [5 empty] | N |  |  | 6 | 11.24 | 0.13 | [18 empty] | 1.4 |  |  |  |  | 0 | 0 | A | [9 empty] | 2075 | 6119 | 116 | 0 | 0 | 0 | 0 | 1300 | 0 | 199 | 100 | 0 | 0 | 22
2020-02-28 | A57255 | 1 | 중탄소 | AE15B38M |  | Al 탈산 | B | 16 | 37 | 50600 | 92.68 | A | A |  | A | 1 |  | 1 | 1530 | 1535 | 6400 |  |  | 6400 | 75.64 | 10 | 84610 | 1637 |  | Y | 41 | 36 | [7 empty] | 정용태 | 3 |  |  |  |  | Y |  | 94.1 | 12-1 | 261.79 | 0 | A |  | 1640 | 1 | 0.18 | 1570 | 1.79 | 73 | 28 | 335 | 5:35 | 13 | 21 | 0 | 0 |  | 0 | 0 |  | AR | 2020-02-28 08:09 | 2020-02-28 08:20 | 11 | 2020-02-28 07:57 | 23 |  |  |  |  | Y | [8 empty] | 5.5 | 26.41 | 0 | [23 empty] | 0.07 | 0.07 | A | [9 empty] | 71 | 0 | 1017 | 0 | 0 | 0 | 0 | 299 | 0 | 298 | 0 | 0 | 0 | 22 |  |  | 7
2020-02-28 | A57256 | 1 | 중탄소 | AE15B38M |  | Al 탈산 | B | 5 | 33 | 51900 | 76.45 | A | A | A |  | 1 | 1 |  | 1530 | 1541 | 6200 |  |  | 6200 | 61.06 | 12 | 101532 | 1613 | 724 | Y | 41 | 37 | [7 empty] | 정용태 | 3 |  |  |  |  | Y |  | 99.9 | 12-7 | 213.81 | 0 | A |  | 1613 | 3 | 0.3 | 1568 | 1.25 | 71 | 29 | 331 | 5:31 | 13 | 20 | 123 | 0 |  | 0 |  |  | AR | 2020-02-28 08:59 | 2020-02-28 09:32 | 33 | 2020-02-28 08:59 | 33 | [14 empty] | 0.16 | 0 | [23 empty] | 0 | 3.72 | A | [9 empty] | 74 | 0 | 1035 | 19 | 0 | 0 | 0 | 585 | 0 | 298 | 0 | 0 | 0 | 43
2020-02-28 | C54686 | 3 | 중탄소 | SCM440 | TUNDISH교체전 | Al 탈산 | T | 32 | 68 | 48600 | 146.48 | A | A | A |  | 2 | 1 |  | 1535 | 1537 | 9500 | 300 |  | 9800 | 93.88 | 38 | 104386 | 1614 |  | Y | 79 | 32 |  | Y | [13 empty] | 111.6 | 13-2 | 263.36 | 0 | A |  | 1600 | 3 | 0.38 | 1572 | 0.58 | 76 | 30 | 257 | 4:17 | 10 | 13 | 125 | 0 |  | 0 |  |  | N2 | 2020-02-28 10:54 |  | 39 | 2020-02-28 10:54 | 39 |  |  |  |  | Y |  |  |  | Y | [5 empty] | 0 | 11.11 | [23 empty] | 36.58 | 5.23 | B | [9 empty] | 1211 | 45 | 267 | 19 | 0 | 100 | 0 | 623 | 0 | 0 | 0 | 0 | 0 | 48 |  |  | 11
2020-02-28 | A57257 | 1 | 중탄소 | AE15B38M |  | Al 탈산 | B | 21 | 39 | 50600 | 100.02 | A | A |  | A | 1 |  | 1 | 1530 | 1550 | 6500 |  |  | 6500 | 76.82 | 10 | 84610 | 1621 |  | Y | 42 | 38 | [7 empty] | 정용태 | 3 | [6 empty] | 92.35 | 11-8 | 348.79 | 0 | A |  | 1638 | 1 | 0.12 | 1567 | 1.65 | 70 | 28 | 436 | 7:16 | 13 | 21 | 0 | 0 |  | 0 | 0 |  | AR | 2020-02-28 10:26 | 2020-02-28 10:38 | 12 | 2020-02-28 10:11 | 28 |  |  |  |  | Y | [8 empty] | 5.5 | 15.73 | 0 | [23 empty] | 0.4 | 0.4 | A | [9 empty] | 67 | 0 | 1023 | 0 | 0 | 0 | 0 | 892 | 0 | 793 | 198 | 0 | 0 | 13 |  |  | 7
2020-02-28 | A57258 | 1 | 중탄소 | AE15B38M |  | Al 탈산 | B | 15 | 58 | 50700 | 85.55 | A | A |  | A | 1 |  | 1 | 1530 | 1536 | 6100 |  |  | 6100 | 72.1 | 10 | 84610 | 1644 |  | Y | 40 | 34 | [7 empty] | 정용태 | 3 |  |  |  |  | Y |  | 89 | 11-2 | 186.16 | 0.05 | A |  | 1645 | 1 | 0.1 | 1570 | 0 | 73 | 39 | 320 | 5:20 | 13 | 20 | 0 | 0 | 30 | 0 | 0 |  | AR | 2020-02-28 11:17 | 2020-02-28 11:34 | 17 | 2020-02-28 11:04 | 29 |  |  |  |  | Y | [8 empty] | 6 | 10.61 | 0 | [23 empty] | 0.36 | 0.36 | A | [9 empty] | 65 | 0 | 997 | 0 | 0 | 0 | 0 | 447 | 0 | 297 | 0 | 0 | 0 | 5 |  |  | 7
2020-02-28 | C54687 | 3 | 중탄소 | AE15B38M |  | Al 탈산 | B | 35 | 86 | 47850 | 128.03 | A | A |  | A | 1 |  | 1 | 1535 | 1524 | 8890 |  |  | 8890 | 87.56 | 12 | 101532 | 1662 |  | Y | 62 | 49 | [15 empty] | 94.45 | 11-2 | 343.14 | 0 | A |  | 1643 | 1 | 0.12 | 1558 | 1.79 | 61 | 31 | 383 | 6:23 | 13 | 21 | 0 | 0 |  | 0 | 0 |  | AR | 2020-02-28 12:04 | 2020-02-28 12:30 | 27 | 2020-02-28 11:43 | 47 |  |  |  |  | Y | [8 empty] | 5.5 | 14.67 | 0 | [23 empty] | 0.58 | 0.58 | A | [9 empty] | 23 | 0 | 451 | 0 | 0 | 0 | 0 | 976 | 0 | 301 | 301 | 0 | 0 | 0 |  |  | 7
2020-02-28 | B57094 | 2 | 중탄소 | AE15B38M | TUNDISH교체전 | Al 탈산 | B | 33 | 70 | 51000 | 192.18 | A | A |  | A | 1 |  | 1 | 1540 | 1618 | 9000 |  |  | 9000 | 89.03 | 12 | 101084 | 1644 | 349 | Y | 133 | 52 | [7 empty] | 임현진 | 2 |  |  |  |  | Y |  | 87.7 | 10-8 | 313.32 | 0 | A |  | 1642 | 1 | 0.09 | 1570 | 1.51 | 73 | 24 | 318 | 5:18 | 13 | 21 | 0 | 0 |  | 0 | 0 |  | AR | 2020-02-28 13:24 | 2020-02-28 14:41 | 76 | 2020-02-28 13:06 | 95 |  |  |  |  | Y | [8 empty] | 6 | 12.41 | 0 | [23 empty] | 0.3 | 0.3 | A | [9 empty] | 13 | 0 | 400 | 0 | 0 | 228 | 0 | 1107 | 0 | 262 | 0 | 0 | 0 | 24 |  |  | 7
2020-02-28 | A57259 | 1 | 중탄소 | AE15B38M |  | Al 탈산 | B | 16 | 38 | 52100 | 95.17 | A | A | A |  | 1 | 1 |  | 1530 | 1578 | 7000 |  |  | 7000 | 82.73 | 10 | 84610 | 1631 |  | Y | 46 | 41 | [7 empty] | 정용태 | 3 | [6 empty] | 107.2 | 13-4 | 0 | 297.55 | A |  | 1631 | 3 | 0.28 | 1579 | 1.06 | 82 | 31 | 286 | 4:46 | 13 | 20 | 126 | 0 |  | 0 |  |  | AR | 2020-02-28 12:32 | 2020-02-28 13:32 | 59 | 2020-02-28 12:32 | 60 | [14 empty] | 206.33 | 126.47 | [23 empty] | 38.34 | 5.23 | A | [9 empty] | 0 | 0 | 1096 | 19 | 0 | 0 | 0 | 948 | 0 | 845 | 147 | 0 | 0 | 40
2020-02-28 | A57260 | 1 | 중탄소 | BP-SM45C | 연주시작 | Al 탈산 | T | 5 | 34 | 51800 | 79.32 | A | A | A |  | 1 | 1 |  | 1530 | 1590 | 5300 |  |  | 5300 | 45.94 | 42 | 115374 | 1634 |  | Y | 41 | 34 | [7 empty] | 정용태 | 3 |  |  |  |  | Y |  | 96.35 | 12-4 | 223.45 | 0 | A |  | 1634 | 3 | 0.34 | 1585 | 1.29 | 92 | 36 | 273 | 4:33 | 10 | 20 | 127 | 0 |  | 0 |  |  | N2 | 2020-02-28 13:35 |  | 34 | 2020-02-28 13:34 | 35 | [14 empty] | 0 | 287.91 | [23 empty] | 50.17 | 5.23 | A | [9 empty] | 0 | 0 | 793 | 19 | 0 | 0 | 0 | 413 | 0 | 298 | 0 | 0 | 0 | 33 |  |  |  |  | 1
2020-02-28 | B57095 | 2 | 저탄소 | SCR420HB2 | TUNDISH교체 | Al 탈산 | B | 20 | 69 | 49450 | 128.38 | A | A |  | B | 1 |  | 1 | 1555 | 1574 | 10200 |  |  | 10200 | 120.55 | 10 | 84610 | 1686 |  | Y | 63 | 53 | [7 empty] | 임현진 | 2 |  |  |  |  | Y |  | 93.25 | 11-4 | 0 | 396.43 | A |  | 1680 | 1 | 0.09 | 1599 | 1.84 | 90 | 27 | 361 | 6:01 | 18 | 21 | 0 | 0 |  | 0 | 0 |  | N2 | 2020-02-28 14:55 | 2020-02-28 15:59 | 63 | 2020-02-28 14:33 | 86 |  |  |  |  | Y | [8 empty] | 5 | 0 | 21.16 | [19 empty] | 1.72 |  |  |  | 0.39 | 0.39 | A | [9 empty] | 631 | 945 | 42 | 0 | 0 | 245 | 0 | 601 | 0 | 207 | 0 | 0 | 0 | 0 |  |  | 7 |  | 1
2020-02-28 | A57261 | 1 | 중탄소 | BP-SM45CRBK | 연주종료 | Al 탈산 | T | 15 | 59 | 50500 | 120.83 | A | B | B |  | 1 | 1 |  | 1530 | 1543 | 5400 |  |  | 5400 | 81.91 | 24 | 65928 | 1602 |  | Y | 43 | 35 | [7 empty] | 정용태 | 3 |  |  |  |  | Y |  | 101.95 | 12-4 | 245.37 | 0 | A |  | 1602 | 3 | 0.29 | 1577 | 0.33 | 85 | 45 | 289 | 4:49 | 13 | 14 | 128 | 0 |  | 0 |  |  | N2 | 2020-02-28 15:22 |  | 15 | 2020-02-28 15:19 | 17 | [14 empty] | 157.67 | 337.87 | [23 empty] | 0.9 | 0 | A | [9 empty] | 0 | 0 | 880 | 38 | 0 | 0 | 0 | 995 | 0 | 448 | 0 | 0 | 0 | 0
2020-02-28 | B57096 | 2 | 저탄소 | SCR420HB2 |  | Al 탈산 | B | 1 | 44 | 50500 | 125.87 | B | B |  | B | 1 |  | 1 | 1555 | 1565 | 10100 |  |  | 10100 | 119.37 | 10 | 84610 | 1686 |  | Y | 57 | 50 | [7 empty] | 임승우 | 2 |  |  |  |  | Y |  | 93.3 | 11-8 | 0 | 394.09 | A |  | 1682 | 1 | 0.1 | 1585 | 1.7 | 76 | 39 | 276 | 4:36 | 18 | 19 | 0 | 0 |  | 0 | 0 |  | N2 | 2020-02-28 16:12 | 2020-02-28 16:50 | 37 | 2020-02-28 15:47 | 63 |  |  |  |  | Y | [8 empty] | 5 | 0 | 21.3 | [23 empty] | 0.18 | 0.18 | A | [9 empty] | 1447 | 307 | 72 | 60 | 0 | 235 | 0 | 704 | 0 | 210 | 0 | 0 | 0 | 5 |  |  | 5
2020-02-28 | A57262 | 1 | 중탄소 | BP-SM45CRBK | TUNDISH교체전 | Al 탈산 | T | 21 | 40 | 50600 | 125.75 | B | B | B |  | 1 | 1 |  | 1530 | 1547 | 9200 |  |  | 9200 | 98.83 | 34 | 93093 | 1629 |  | Y | 70 | 58 | [7 empty] | 이호남 | 2 |  |  |  |  | Y |  | 99.45 | 12-6 | 368.26 | 0 | A |  | 1628 | 3 | 0.27 | 1575 | 0.98 | 83 | 33 | 253 | 4:13 | 13 | 15 | 129 | 0 |  | 0 |  |  | N2 | 2020-02-28 16:31 |  | 41 | 2020-02-28 16:28 | 43 | [14 empty] | 163.76 | 204.45 | [23 empty] | 6.44 | 0 | A | [9 empty] | 69 | 0 | 983 | 18 | 0 | 0 | 0 | 552 | 0 | 449 | 0 | 0 | 0 | 12
2020-02-28 | B57097 | 2 | 저탄소 | SCR420HB2 |  | Al 탈산 | B | 35 | 87 | 48200 | 107.23 | B | B |  | B | 1 |  | 1 | 1555 | 1545 | 9700 |  |  | 9700 | 104.22 | 11 | 93071 | 1667 |  | Y | 56 | 51 |  |  | A57260 | 06 |  |  |  | 임승우 | 2 |  |  |  |  | Y |  | 98.3 | 11-6 | 0 | 279.34 | A |  | 1664 | 1 | 0.09 | 1596 | 1.62 | 87 | 46 | 233 | 3:53 | 18 | 19 | 0 | 0 |  | 0 | 0 |  | N2 | 2020-02-28 17:10 | 2020-02-28 17:43 | 33 | 2020-02-28 16:55 | 48 |  |  |  |  | Y | [8 empty] | 5 | 0 | 15.16 | [23 empty] | 0.13 | 0.13 | A | [9 empty] | 411 | 1231 | 25 | 50 | 0 | 197 | 0 | 855 | 0 | 0 | 0 | 0 | 0 | 5 |  |  | 5
2020-02-28 | B57098 | 2 | 저탄소 | SCR420HB2 |  | Al 탈산 | B | 33 | 71 | 49650 | 103.73 | B | B |  | B | 1 |  | 1 | 1555 | 1567 | 8400 |  |  | 8400 | 90.25 | 11 | 93071 | 1656 |  | Y | 53 | 50 |  |  | B57095 | 06 |  |  |  | 임승우 | 2 |  |  |  |  | Y |  | 108.15 | 12-8 | 0 | 282.54 | A |  | 1652 | 1 | 0.08 | 1590 | 1.39 | 81 | 42 | 309 | 5:09 | 18 | 19 | 0 | 0 |  | 0 | 0 |  | N2 | 2020-02-28 18:15 | 2020-02-28 18:37 | 22 | 2020-02-28 18:05 | 32 |  |  |  |  | Y | [8 empty] | 4.5 | 0 | 22.11 | [23 empty] | 0.09 | 0.09 | A | [9 empty] | 1165 | 509 | 50 | 50 | 0 | 250 | 0 | 678 | 0 | 0 | 0 | 0 | 0 | 0 |  |  | 5
2020-02-28 | B57099 | 2 | 저탄소 | SCR420HB2 |  | Al 탈산 | B | 20 | 70 | 48250 | 95.27 | B | B |  | B | 1 |  | 1 | 1555 | 1576 | 6700 |  |  | 6700 | 71.99 | 11 | 93071 | 1656 |  | Y | 49 | 34 | A57261 잔강 5톤받음 |  | B57096 | 04 |  |  |  | 임승우 | 2 |  |  |  |  | Y |  | 98.15 | 11-8 | 0 | 284.87 | A |  | 1643 | 1 | 0.09 | 1584 | 1.57 | 75 | 40 | 337 | 5:37 | 18 | 19 | 0 | 0 |  | 0 | 0 |  | N2 | 2020-02-28 19:15 | 2020-02-28 19:34 | 18 | 2020-02-28 19:05 | 28 |  |  |  |  | Y | [8 empty] | 5 | 0 | 20.29 | [23 empty] | 0.09 | 0.09 | A | [9 empty] | 1295 | 307 | 30 | 50 | 0 | 283 | 0 | 699 | 0 | 0 | 0 | 0 | 0 | 5 |  |  | 5
2020-02-28 | A57263 | 1 | 저탄소 | SCR420HB2 |  | Al 탈산 | B | 16 | 39 | 50400 | 104.78 | B | B |  | B | 1 |  | 1 | 1540 | 1571 | 9300 |  |  | 9300 | 99.92 | 11 | 93071 | 1650 |  | Y | 58 | 50 | [7 empty] | 이호남 | 2 |  |  | Y |  | N |  | 104.6 | 13-1 | 0 | 300.19 | A |  | 1641 | 1 | 0.11 | 1581 | 1.47 | 72 | 35 | 301 | 5:01 | 18 | 19 | 0 | 0 | 100 | 0 | 0 |  | N2 | 2020-02-28 20:12 | 2020-02-28 20:32 | 20 | 2020-02-28 20:02 | 29 |  |  |  |  | Y | [8 empty] | 4 | 0 | 24.44 | [23 empty] | 0.06 | 0.06 | A | [9 empty] | 1225 | 525 | 32 | 30 | 0 | 0 | 0 | 1043 | 0 | 803 | 0 | 0 | 0 | 0 |  |  | 5
2020-02-28 | B57100 | 2 | 중탄소 | SM45CB | 연주시작 | Si 탈산 | T | 1 | 45 | 50450 | 150.48 | B | B | B |  | 1 |  | 1 | 1540 | 1547 | 1700 |  |  | 1700 | 20.63 | 30 | 82410 | 1657 |  | Y | 88 | 11 | [7 empty] | 임승우 | 2 |  |  |  |  | Y |  | 92.4 | 11-7 | 0 | 192.96 | A |  | 1674 | 2 | 0.51 | 1584 | 2.73 | 91 | 44 | 573 | 9:33 | 7 | 18 | 0 | 0 |  | 0 |  |  | N2 | 2020-02-28 21:11 |  | 24 | 2020-02-28 20:50 | 45 | [14 empty] | 6.15 | 0 | [23 empty] | 16.24 | 0 | A | [9 empty] | 0 | 0 | 13 | 0 | 0 | 148 | 0 | 718 | 0 | 0 | 0 | 0 | 0 | 16 |  |  | 9 |  | 1
2020-02-28 | A57264 | 1 | 저탄소 | SCR420HB2 |  | Al 탈산 | B | 15 | 60 | 49500 | 104.8 | B | B |  | B | 1 |  | 1 | 1540 | 1603 | 6700 |  |  | 6700 | 71.99 | 11 | 93071 | 1634 |  | Y | 51 | 38 | [7 empty] | 이호남 | 2 |  |  | Y |  |  |  | 104 | 12-6 | 0 | 424.78 | A |  | 1622 | 1 | 0.11 | 1568 | 1.11 | 59 | 30 | 366 | 6:06 | 18 | 18 | 0 | 0 |  | 0 | 0 |  | N2 | 2020-02-28 21:22 | 2020-02-28 21:29 | 7 | 2020-02-28 21:11 | 18 |  |  |  |  | Y | [8 empty] | 4.5 | 0 | 24.6 | [23 empty] | 0.08 | 0.08 | A | [9 empty] | 1490 | 303 | 20 | 0 | 0 | 0 | 0 | 299 | 0 | 598 | 0 | 0 | 0 | 0 |  |  | 2
2020-02-28 | B57101 | 2 | 중탄소 | SM45CB | 연주종료 | Si 탈산 | T | 33 | 72 | 49300 | 109.1 | B | B | D |  | 1 |  | 1 | 1540 | 1526 | 7500 |  |  | 7500 | 60.67 | 45 | 123615 | 1625 |  | Y | 53 | 40 | [7 empty] | 임승우 | 2 | [6 empty] | 95.9 | 11-6 | 1.86 | 208 | A |  | 1617 | 2 | 0.47 | 1562 | 1.41 | 69 | 38 | 395 | 6:35 | 7 | 16 | 0 | 0 |  | 0 |  |  | N2 | 2020-02-28 22:12 |  | 26 | 2020-02-28 21:54 | 44 | [14 empty] | 2.91 | 0 | [23 empty] | 0.01 | 0 | A | [9 empty] | 0 | 0 | 28 | 0 | 0 | 0 | 0 | 1804 | 0 | 513 | 0 | 0 | 0 | 0 |  |  | 2
2020-02-28 | A57265 | 1 | 저탄소 | SCR420HB2 |  | Al 탈산 | B | 5 | 35 | 51200 | 90.8 | B | B |  | D | 1 |  | 1 | 1540 | 1588 | 6700 |  |  | 6700 | 71.99 | 11 | 93071 | 1655 |  | Y | 42 | 35 | [7 empty] | 이호남 | 2 |  |  | Y |  |  |  | 100.75 | 12-8 | 0 | 328.93 | A |  | 1641 | 1 | 0.15 | 1578 | 1.58 | 69 | 35 | 333 | 5:33 | 18 | 18 | 0 | 0 |  | 0 | 0 |  | N2 | 2020-02-28 22:16 | 2020-02-28 22:26 | 10 | 2020-02-28 22:07 | 20 |  |  |  |  | Y | [8 empty] | 5 | 0 | 22.18 | [23 empty] | 0 | 0 | A | [9 empty] | 1509 | 101 | 27 | 0 | 0 | 0 | 0 | 400 | 0 | 199 | 0 | 0 | 0 | 0
2020-02-28 | B57102 | 2 | 중탄소 | SM45C | 연주종료 | Si 탈산 | T | 35 | 88 | 47450 | 94.68 | B | D | D |  | 1 |  | 1 | 1540 | 1557 | 6200 |  |  | 6200 | 90.28 | 25 | 68675 | 1595 |  | Y | 47 | 39 | [7 empty] | 임승우 | 2 |  |  |  |  | Y |  | 96.65 | 11-4 | 0 | 265.6 | A |  | 1605 | 2 | 0.47 | 1566 | 1.3 | 73 | 29 | 364 | 6:04 | 10 | 10 | 0 | 0 |  | 0 |  |  | N2 | 2020-02-28 23:05 |  | 39 | 2020-02-28 22:47 | 57 | [14 empty] | 2.52 | 0 | [23 empty] | 0.89 | 0 | A | [9 empty] | 0 | 0 | 0 | 0 | 0 | 164 | 0 | 915 | 0 | 0 | 0 | 0 | 0 | 0 |  |  | 2
2020-02-28 | A57266 | 1 | 저탄소 | SCR420HB2 |  | Al 탈산 | B | 21 | 41 | 50200 | 89.12 | B | D |  | D | 1 |  | 1 | 1540 | 1579 | 7000 |  |  | 7000 | 68.94 | 12 | 101532 | 1640 |  | Y | 52 | 37 | [7 empty] | 김덕진 | 2 |  | Y |  |  |  |  | 102.4 | 12-8 | 0.01 | 327.1 | A |  | 1625 | 1 | 0.18 | 1625 | 0 | 116 | 28 | 232 | 3:52 | 18 | 19 | 0 | 0 |  | 0 | 0 |  | N2 | 2020-02-28 23:15 | 2020-02-28 23:23 | 8 | 2020-02-28 23:05 | 18 |  |  |  |  | Y | [8 empty] | 4 | 0 | 18.94 | [23 empty] | 0.08 | 0.08 | A | [9 empty] | 1494 | 232 | 37 | 33 | 0 | 0 | 0 | 847 | 0 | 197 | 0 | 0 | 0 | 0 |  |  | 4
2020-02-28 | B57103 | 2 | 중탄소 | SM45C | 연주종료 | Si 탈산 | T | 20 | 71 | 48250 | 95.02 | D | D | D |  | 1 |  | 1 | 1540 | 1544 | 5800 |  |  | 5800 | 65.98 | 32 | 87904 | 1605 |  | Y | 48 | 30 |  |  | B57100 | 02 |  |  |  | 김익규 | 3 |  |  | Y |  | Y |  | 99.55 | 11-10 | 0 | 236.51 | A |  | 1607 | 2 | 0.46 | 1568 | 1.26 | 75 | 8 | 379 | 6:19 | 10 | 10 | 0 | 0 |  | 0 |  |  | N2 | 2020-02-29 00:08 |  | 39 | 2020-02-28 23:51 | 56 | [14 empty] | 2.8 | 0 | [23 empty] | 1.08 | 0 | A | [9 empty] | 0 | 0 | 0 | 0 | 0 | 172 | 0 | 793 | 0 | 0 | 0 | 0 | 0 | 12 |  |  | 2
2020-02-28 | A57267 | 1 | 저탄소 | SCR420HB2 | TUNDISH교체전 | Al 탈산 | B | 16 | 40 | 50800 | 82.83 | D | D | D |  | 1 | 1 |  | 1540 | 1588 | 5900 |  |  | 5900 | 55.05 | 14 | 107172 | 1631 |  | Y | 42 | 32 | [7 empty] | 김덕진 | 2 |  | Y |  |  |  |  | 103.8 | 12-10 | 0.01 | 249.45 | A |  | 1631 | 3 | 0.27 | 1580 | 1.24 | 71 | 40 | 256 | 4:16 | 18 | 18 | 1 | 0 |  | 0 |  |  | N2 | 2020-02-29 00:09 | 2020-02-29 00:25 | 16 | 2020-02-29 00:09 | 16 |  |  |  |  | Y |  |  |  | Y | [5 empty] | 0 | 185.66 | [23 empty] | 20.41 | 0 | A | [9 empty] | 968 | 537 | 0 | 23 | 0 | 0 | 0 | 603 | 0 | 198 | 51 | 0 | 0 | 4
2020-02-28 | A57268 | 1 | 고탄소 | AE1055LS | TUNDISH교체 | Al 탈산 | B | 1 | 46 | 49700 | 79.25 | D | D | D |  | 1 | 1 |  | 1520 | 1578 | 5300 |  |  | 5300 | 62.64 | 10 | 84610 | 1633 |  | Y | 42 | 29 | [7 empty] | 차승주 | 2 |  |  |  |  | Y |  | 104.6 | 12-10 | 0.01 | 302.55 | A |  | 1633 | 3 | 0.26 | 1577 | 1.56 | 93 | 41 | 286 | 4:46 | 25 | 25 | 2 | 0 |  | 0 |  |  | N2 | 2020-02-29 01:10 | 2020-02-29 01:49 | 39 | 2020-02-29 01:08 | 41 |  |  |  |  | Y |  |  |  | Y | [5 empty] | 0 | 138.79 | [19 empty] | 1.74 |  |  |  | 0 | 2.26 | A | [9 empty] | 24 | 0 | 900 | 24 | 0 | 0 | 0 | 804 | 0 | 207 | 0 | 0 | 0 | 38 |  |  | 6 |  | 1
2020-02-28 | B57104 | 2 | 중탄소 | SM45C | 연주종료 | Si 탈산 | T | 15 | 61 | 50600 | 77.65 | D | D |  | D | 1 |  | 1 | 1540 | 1537 | 6000 |  |  | 6000 | 62.41 | 35 | 96145 | 1626 |  | Y | 40 | 34 |  |  | B57101 | 05 |  |  |  | 김익규 | 3 |  |  | Y |  | Y |  | 97.3 | 11-9 | 0 | 238.7 | A |  | 1606 | 1 | 0.09 | 1561 | 0 | 68 | 30 | 274 | 4:34 | 10 | 11 | 0 | 0 |  | 0 | 0 |  | N2 | 2020-02-29 01:17 |  | 35 | 2020-02-29 01:06 | 46 |  |  |  |  | Y | [8 empty] | 4.5 | 0 | 6.39 | [23 empty] | 0.14 | 0.14 | A | [9 empty] | 0 | 0 | 0 | 0 | 0 | 183 | 0 | 877 | 0 | 0 | 0 | 0 | 0 | 15 |  |  | 5
2020-02-28 | A57269 | 1 | 고탄소 | AE1055LS |  | Al 탈산 | B | 5 | 36 | 51100 | 85.27 | D | D | D |  | 1 | 1 |  | 1520 | 1580 | 4300 |  |  | 4300 | 42.35 | 12 | 101532 | 1604 |  | Y | 42 | 23 | [7 empty] | 김덕진 | 2 |  |  |  |  | Y |  |  |  | 0.44 | 223.44 | A |  | 1604 | 3 | 0.25 | 1543 | 1.49 | 59 | 27 | 268 | 4:28 | 25 | 25 | 3 | 0 |  | 0 |  |  | N2 | 2020-02-29 02:24 | 2020-02-29 02:50 | 26 | 2020-02-29 02:22 | 28 |  |  |  |  | Y |  |  |  | Y | [5 empty] | 0 | 201.02 | [23 empty] | 0 | 7.17 | A | [9 empty] | 32 | 0 | 919 | 33 | 0 | 0 | 0 | 454 | 0 | 493 | 0 | 0 | 0 | 47
2020-02-28 | B57105 | 2 | 중탄소 | SM45C | 연주종료 | Si 탈산 | T | 33 | 73 | 49250 | 84.42 | D | D |  | D | 1 |  | 1 | 1540 | 1524 | 6600 |  |  | 6600 | 70.67 | 34 | 93398 | 1625 |  | Y | 42 | 33 |  |  | B57102 | 05 |  |  |  | 김익규 | 3 |  |  | Y |  | Y |  |  |  | 0 | 247.75 | A |  | 1606 | 1 | 0.09 | 1566 | 0 | 73 | 32 | 317 | 5:17 | 10 | 11 | 0 | 0 | 28 | 0 | 0 |  | N2 | 2020-02-29 02:25 |  | 32 | 2020-02-29 02:14 | 44 |  |  |  |  | Y | [8 empty] | 5 | 0 | 7.13 | [23 empty] | 0.34 | 0.34 | A | [9 empty] | 0 | 0 | 31 | 0 | 0 | 181 | 0 | 862 | 0 | 0 | 0 | 0 | 0 | 22 |  |  | 5 | 0.1448
2020-02-28 | A57270 | 1 | 고탄소 | AE1055LS |  | Al 탈산 | B | 21 | 42 | 49800 | 73.6 | D | D | D |  | 1 | 1 |  | 1520 | 1591 | 3400 |  |  | 3400 | 33.49 | 12 | 101532 | 1595 |  | Y | 41 | 21 | [7 empty] | 차승주 | 2 |  |  |  |  | Y |  | 103.4 | 12-9 | 0 | 187.98 | A |  | 1595 | 3 | 0.25 | 1548 | 1.42 | 64 | 22 | 268 | 4:28 | 25 | 25 | 4 | 0 |  | 0 |  |  | N2 | 2020-02-29 03:16 | 2020-02-29 03:54 | 39 | 2020-02-29 03:15 | 39 |  |  |  |  | Y |  |  |  | Y | [5 empty] | 0 | 147.52 | [23 empty] | 0 | 0.93 | A | [9 empty] | 66 | 0 | 892 | 25 | 0 | 0 | 0 | 600 | 0 | 0 | 0 | 0 | 0 | 11
2020-02-28 | B57106 | 2 | 중탄소 | SM45C | 연주종료 | Si 탈산 | T | 11 | 1 | 53200 | 84.62 | D | D |  | D | 1 |  | 1 | 1540 | 1515 | 6800 |  |  | 6800 | 75.01 | 33 | 90651 | 1636 |  | Y | 46 | 33 |  |  | B57103 | 05 |  |  |  | 김익규 | 2 |  |  | Y |  | Y |  | 95.9 | 12-10 | 0.01 | 88.35 | A |  | 1621 | 1 | 0.09 | 1568 | 0 | 75 | 31 | 301 | 5:01 | 10 | 11 | 0 | 0 | 18 | 0 | 0 |  | N2 | 2020-02-29 03:28 |  | 38 | 2020-02-29 03:17 | 48 |  |  |  |  | Y | [8 empty] | 4 | 0 | 6.55 | [23 empty] | 0.22 | 0.22 | A | [9 empty] | 0 | 0 | 181 | 0 | 0 | 190 | 0 | 747 | 0 | 0 | 0 | 0 | 0 | 52 |  |  | 5
2020-02-28 | A57271 | 1 | 고탄소 | AE1055LS |  | Al 탈산 | B | 16 | 41 | 50600 | 77.52 | D | D | D |  | 1 | 1 |  | 1520 | 1575 | 4100 |  |  | 4100 | 40.38 | 12 | 101532 | 1594 |  | Y | 43 | 21 | [7 empty] | 김덕진 | 2 |  | Y | [6 empty] | 0.14 | 202.15 | A |  | 1594 | 3 | 0.24 | 1594 | 0 | 110 | 24 | 248 | 4:08 | 25 | 25 | 5 | 0 |  | 0 |  |  | N2 | 2020-02-29 04:29 | 2020-02-29 04:56 | 27 | 2020-02-29 04:27 | 28 |  |  |  |  | Y |  |  |  | Y | [5 empty] | 0 | 176.17 | [23 empty] | 0 | 2.28 | A | [9 empty] | 62 | 0 | 848 | 14 | 0 | 0 | 0 | 296 | 0 | 196 | 0 | 0 | 0 | 21
2020-02-28 | B57107 | 2 | 중탄소 | SM45C | 연주종료 | Si 탈산 | T | 20 | 72 | 48100 | 79.72 | D | D |  | D | 1 |  | 1 | 1540 | 1557 | 5400 |  |  | 5400 | 54.61 | 36 | 98892 | 1615 | 707 | Y | 40 | 28 |  |  | B57104 | 05 |  |  |  | 김익규 | 3 |  | Y |  |  | Y |  | 100.5 | 11-10 | 0 | 178.9 | A |  | 1596 | 1 | 0.1 | 1553 | 0 | 60 | 29 | 278 | 4:38 | 10 | 11 | 0 | 0 | 17 | 0 | 0 |  | N2 | 2020-02-29 04:41 |  | 27 | 2020-02-29 04:29 | 40 |  |  |  |  | Y | [8 empty] | 4.5 | 0 | 4.91 | [23 empty] | 0.2 | 0.2 | A | [9 empty] | 0 | 0 | 21 | 0 | 0 | 173 | 0 | 848 | 0 | 0 | 0 | 0 | 0 | 29 |  |  | 5
2020-02-28 | A57272 | 1 | 고탄소 | AE1055LS |  | Al 탈산 | B | 1 | 47 | 49200 | 76.67 | D | D | D |  | 1 | 1 |  | 1520 | 1580 | 3500 |  |  | 3500 | 34.47 | 12 | 101532 | 1593 |  | Y | 40 | 18 | [7 empty] | 김덕진 | 2 |  | N | Y |  |  |  | 104.25 | 12-9 | 0 | 145.3 | A |  | 1593 | 3 | 0.24 | 1553 | 1.11 | 69 | 32 | 265 | 4:25 | 25 | 25 | 6 | 0 |  | 0 |  |  | N2 | 2020-02-29 05:29 | 2020-02-29 05:56 | 27 | 2020-02-29 05:29 | 27 |  |  |  |  | Y |  |  |  | Y | [5 empty] | 0 | 169.36 | [23 empty] | 0 | 3.39 | A | [9 empty] | 42 | 0 | 858 | 14 | 0 | 0 | 0 | 296 | 0 | 292 | 0 | 0 | 0 | 30
2020-02-28 | B57108 | 2 | 중탄소 | SM45C | 연주종료 | Si 탈산 | T | 15 | 62 | 50650 | 98.22 | D | D |  | D | 1 |  | 1 | 1540 | 1545 | 5700 |  |  | 5700 | 57.64 | 36 | 98892 | 1595 |  | Y | 40 | 29 |  |  | B57105 | 05 |  |  |  | 김익규 | 3 |  |  | Y |  | Y |  | 100.15 | 12-2 | 0 | 235.91 | A |  | 1603 | 1 | 0.08 | 1557 | 1.1 | 64 | 26 | 261 | 4:21 | 10 | 12 | 0 | 0 |  | 0 | 0 |  | N2 | 2020-02-29 06:01 |  | 15 | 2020-02-29 05:41 | 35 |  |  |  |  | Y | [8 empty] | 4.5 | 0 | 7.13 | [23 empty] | 0.18 | 0.18 | A | [9 empty] | 0 | 0 | 11 | 0 | 0 | 181 | 0 | 796 | 0 | 0 | 0 | 0 | 0 | 7
2020-02-28 | A57273 | 1 | 고탄소 | AE1055LS |  | Al 탈산 | B | 5 | 37 | 50800 | 85.28 | D | D | A |  | 1 | 1 |  | 1520 | 1565 | 4700 |  |  | 4700 | 46.29 | 12 | 101532 | 1602 |  | Y | 42 | 34 | [7 empty] | 김덕진 | 2 |  |  | Y |  |  |  | 105.35 | 13-2 | 0.02 | 257.14 | A |  | 1602 | 3 | 0.24 | 1551 | 1.21 | 67 | 33 | 269 | 4:29 | 25 | 25 | 7 | 0 |  | 0 |  |  | N2 | 2020-02-29 06:40 | 2020-02-29 06:57 | 17 | 2020-02-29 06:38 | 19 |  |  |  |  | Y |  |  |  | Y | [5 empty] | 0 | 201.14 | [23 empty] | 0.06 | 0 | A | [9 empty] | 61 | 0 | 851 | 19 | 0 | 0 | 0 | 605 | 0 | 297 | 0 | 0 | 0 | 18 |  |  | 3
2020-02-28 | B57109 | 2 | 중탄소 | SM45C | 연주종료 | Si 탈산 | T | 33 | 74 | 49150 | 92.95 | D | A |  | A | 1 |  | 1 | 1540 | 1534 | 6000 |  |  | 6000 | 66.19 | 33 | 90651 | 1627 |  | Y | 44 | 32 |  |  | B57106 | 05 |  |  |  | 김익규 | 2 |  |  | Y |  | Y |  |  |  | 0 | 190.61 | A |  | 1611 | 1 | 0.12 | 1563 | 1.08 | 70 | 33 | 560 | 9:20 | 10 | 11 | 0 | 0 |  | 0 | 0 |  | N2 | 2020-02-29 06:59 |  | 25 | 2020-02-29 06:46 | 37 |  |  |  |  | Y | [8 empty] | 5 | 0 | 8.84 | [23 empty] | 0.15 | 0.15 | A | [9 empty] | 0 | 0 | 259 | 0 | 0 | 209 | 0 | 750 | 0 | 0 | 0 | 0 | 0 | 8
2020-02-29 | A57274 | 1 | 고탄소 | AE1055LS |  | Al 탈산 | B | 21 | 43 | 49900 | 79.85 | A | A | A |  | 1 | 1 |  | 1520 | 1572 | 4700 |  |  | 4700 | 55.55 | 10 | 84610 | 1594 |  | Y | 41 | 30 |  |  | A57271 |  |  |  |  | 정용태 | 3 |  |  | Y |  |  |  | 100.9 | 12-6 | 0 | 279 | A |  | 1594 | 3 | 0.24 | 1556 | 0.97 | 72 | 33 | 283 | 4:43 | 25 | 27 | 8 | 0 |  | 0 |  |  | N2 | 2020-02-29 07:36 | 2020-02-29 08:00 | 24 | 2020-02-29 07:36 | 24 | [8 empty] | Y | [5 empty] | 0 | 211.25 | [23 empty] | 6.13 | 0 | A | [9 empty] | 40 | 0 | 829 | 19 | 0 | 0 | 0 | 746 | 0 | 592 | 97 | 0 | 0 | 19
2020-02-29 | B57110 | 2 | 중탄소 | SM45C | 연주종료 | Si 탈산 | T | 11 | 2 | 0 | 88.98 | A | A |  | A | 1 |  | 1 | 1540 | 1535 | 5900 |  |  | 5900 | 59.66 | 36 | 98892 | 1637 |  | Y | 47 | 31 |  |  | B57107 | 05 |  |  |  | 임현진 | 2 |  |  |  |  | Y |  |  |  | 0 | 125.56 | A |  | 1618 | 1 | 0.14 | 1568 | 1.41 | 75 | 33 | 295 | 4:55 | 10 | 11 | 0 | 0 |  | 0 | 0 |  | N2 | 2020-02-29 07:55 |  | 36 | 2020-02-29 07:41 | 50 |  |  |  |  | Y | [8 empty] | 4.5 | 0 | 11.8 | [23 empty] | 0.1 | 0.1 | A | [9 empty] | 0 | 0 | 541 | 0 | 0 | 190 | 0 | 505 | 0 | 315 | 0 | 0 | 0 | 6 |  |  | 5
2020-02-29 | A57275 | 1 | 고탄소 | AE1055LS |  | Al 탈산 | B | 16 | 42 | 50600 | 77.87 | A | A | A |  | 1 | 1 |  | 1520 | 1550 | 5300 |  |  | 5300 | 52.2 | 12 | 101532 | 1588 |  | Y | 42 | 31 |  |  | A57272 |  |  |  |  | 정용태 | 3 |  |  | Y |  |  |  | 103.15 | 12-9 | 0 | 248.42 | A |  | 1588 | 3 | 0.24 | 1547 | 1.14 | 63 | 29 | 264 | 4:24 | 25 | 25 | 9 | 0 |  | 0 |  |  | N2 | 2020-02-29 08:34 | 2020-02-29 08:59 | 25 | 2020-02-29 08:34 | 25 |  |  |  |  | Y |  |  |  | Y | [5 empty] | 0 | 14.29 | [23 empty] | 13.32 | 0 | A | [9 empty] | 75 | 16 | 847 | 31 | 0 | 0 | 0 | 747 | 0 | 517 | 148 | 0 | 0 | 36
2020-02-29 | B57111 | 2 | 중탄소 | SM45C | 연주종료 | Si 탈산 | T | 20 | 73 | 48150 | 91.77 | A | A |  | A | 1 |  | 1 | 1540 | 1524 | 6600 |  |  | 6600 | 72.81 | 33 | 90651 | 1624 |  | Y | 51 | 37 |  |  | B57108 | 05 |  |  |  | 임현진 | 2 |  |  |  |  | Y |  |  |  | 0 | 259.4 | A |  | 1612 | 1 | 0.13 | 1569 | 1.27 | 76 | 29 | 316 | 5:16 | 10 | 11 | 0 | 0 |  | 0 | 0 |  | N2 | 2020-02-29 08:58 |  | 38 | 2020-02-29 08:46 | 49 |  |  |  |  | Y | [8 empty] | 5 | 0 | 10.01 | [23 empty] | 0.1 | 0.1 | A | [9 empty] | 0 | 0 | 55 | 170 | 0 | 193 | 0 | 501 | 0 | 204 | 0 | 0 | 0 | 0
2020-02-29 | A57276 | 1 | 고탄소 | AE1055LS |  | Al 탈산 | B | 1 | 48 | 50500 | 77.48 | A | A | A |  | 1 | 1 |  | 1520 | 1537 | 4900 |  |  | 4900 | 57.91 | 10 | 84610 | 1603 |  | Y | 40 | 30 |  |  | A57273 |  |  |  |  | 정용태 | 3 |  | Y |  |  |  |  | 103.95 | 12-8 | 0 | 199.28 | A |  | 1603 | 3 | 0.23 | 1544 | 1.59 | 60 | 28 | 284 | 4:44 | 25 | 25 | 10 | 0 |  | 0 |  |  | N2 | 2020-02-29 09:38 | 2020-02-29 09:59 | 21 | 2020-02-29 09:36 | 22 | [8 empty] | Y | [5 empty] | 0 | 175.13 | [23 empty] | 19.08 | 0 | A | [9 empty] | 39 | 9 | 901 | 0 | 0 | 0 | 0 | 700 | 0 | 298 | 0 | 0 | 0 | 18
2020-02-29 | B57112 | 2 | 중탄소 | SM45C | TUNDISH교체전 | Si 탈산 | T | 37 | 1 | 53650 | 83.97 | A | A |  | A | 1 |  | 1 | 1540 | 1535 | 6500 |  |  | 6500 | 76.33 | 31 | 85157 | 1644 | 366 | Y | 46 | 33 |  |  | B57109 | 05 |  |  |  | 임현진 | 2 |  |  |  |  | N |  | 98.95 | 13-4 | 0.02 | 252.65 | A |  | 1635 | 1 | 0.13 | 1581 | 1.69 | 88 | 36 | 288 | 4:48 | 10 | 11 | 0 | 0 |  | 0 | 0 |  | N2 | 2020-02-29 09:59 |  | 41 | 2020-02-29 09:47 | 53 |  |  |  |  | Y | [8 empty] | 5 | 0 | 6.11 | 대보수 | [22 empty] | 0.09 | 0.09 | A | [9 empty] | 0 | 0 | 558 | 0 | 0 | 193 | 0 | 506 | 0 | 203 | 0 | 0 | 0 | 19 |  |  | 7
2020-02-29 | A57277 | 1 | 고탄소 | AE1055LS |  | Al 탈산 | B | 5 | 38 | 51300 | 80.03 | A | A | A |  | 1 | 1 |  | 1520 | 1537 | 5200 |  |  | 5200 | 51.22 | 12 | 101532 | 1589 |  | Y | 40 | 32 |  |  | A57274 |  |  |  |  | 정용태 | 3 |  | Y |  |  |  |  | 106.8 | 13-4 | 0 | 295.96 | A |  | 1589 | 3 | 0.23 | 1539 | 1.22 | 55 | 24 | 315 | 5:15 | 25 | 25 | 11 | 0 |  | 0 |  |  | N2 | 2020-02-29 10:51 | 2020-02-29 11:04 | 13 | 2020-02-29 10:51 | 13 | [8 empty] | Y | [5 empty] | 0 | 13.11 | [23 empty] | 53.47 | 0 | A | [9 empty] | 58 | 19 | 970 | 21 | 0 | 0 | 0 | 454 | 0 | 299 | 0 | 0 | 0 | 29
2020-02-29 | B57113 | 2 | 고탄소 | 50CRMO4I |  | Al 탈산 | I | 15 | 63 | 50350 | 104.48 | A | A |  | A | 1 |  | 1 | 1560 | 1545 | 8300 |  |  | 8300 | 95.62 | 10 | 86800 | 1655 |  | INGOT | 57 | 41 |  |  | B57110 | 05 |  |  |  | 박용우 | 0 |  |  |  |  | Y |  | 96.75 | 11-8 | 282.04 | 0 | A |  | 1641 | 1 | 0.08 | 1571 | 1.71 | 85 |  | 272 | 4:32 | 25 | 21 | 0 | 0 |  | 0 | 0 |  | AR | 2020-02-29 11:17 |  | 9 | 2020-02-29 11:10 | [5 empty] | Y | [8 empty] | 5 | 14.15 | 0 | [18 empty] | 1.1 |  |  |  |  | 0 | 0 | A | [9 empty] | 847 | 381 | 46 | 0 | 0 | 98 | 0 | 1107 | 0 | 414 | 151 | 0 | 0 | 8
2020-02-29 | A57278 | 1 | 고탄소 | AE1055LS |  | Al 탈산 | B | 21 | 44 | 49200 | 73.57 | A | A | A |  | 1 | 1 |  | 1520 | 1532 | 4800 |  |  | 4800 | 47.28 | 12 | 101532 | 1585 |  | Y | 40 | 30 |  |  | A57275 |  |  |  |  | 정용태 | 3 |  | Y |  |  |  |  | 106.15 | 13-2 | 0 | 189.27 | A |  | 1585 | 3 | 0.23 | 1538 | 1.31 | 54 | 23 | 277 | 4:37 | 25 | 25 | 12 | 0 |  | 0 |  |  | N2 | 2020-02-29 11:45 | 2020-02-29 12:06 | 22 | 2020-02-29 11:43 | 24 | [8 empty] | Y | [5 empty] | 0 | 169.92 | [23 empty] | 62.07 | 0 | A | [9 empty] | 40 | 9 | 915 | 18 | 0 | 0 | 0 | 696 | 0 | 296 | 0 | 0 | 0 | 18
2020-02-29 | B57114 | 2 | 중탄소 | AE1038M | 연주시작 | Al 탈산 | T | 33 | 75 | 48550 | 102.7 | A | A |  | A | 1 |  | 1 | 1540 | 1546 | 7200 |  |  | 7200 | 72.99 | 36 | 98640 | 1665 |  | Y | 52 | 38 |  |  | B57111 | 05 |  |  |  | 임현진 | 2 |  |  |  |  | Y |  | 105.85 | 12-5 | 288.11 | 0 | A |  | 1652 | 1 | 0.12 | 1585 | 1.9 | 87 | 40 | 329 | 5:29 | 10 | 11 | 0 | 0 |  | 0 | 0 |  | AR | 2020-02-29 12:30 |  | 39 | 2020-02-29 12:09 | 59 |  |  |  |  | Y | [8 empty] | 5 | 8.35 | 0 | [23 empty] | 0.2 | 0.2 | A | [9 empty] | 0 | 0 | 470 | 0 | 0 | 232 | 0 | 507 | 0 | 205 | 0 | 0 | 0 | 22 |  |  | 9 |  | 1
2020-02-29 | A57279 | 1 | 고탄소 | AE1055LS |  | Al 탈산 | B | 16 | 43 | 50600 | 80.75 | A | A | A |  | 1 | 1 |  | 1520 | 1531 | 5900 |  |  | 5900 | 38.74 | 18 | 152298 | 1574 |  | Y | 40 | 33 |  |  | A57276 |  |  |  |  | 정용태 | 2 |  | Y |  |  |  |  | 106.2 | 13-2 | 0 | 311.86 | A |  | 1574 | 3 | 0.23 | 1543 | 0.7 | 59 | 25 | 271 | 4:31 | 25 | 25 | 13 | 0 |  | 0 |  |  | N2 | 2020-02-29 12:53 | 2020-02-29 13:09 | 16 | 2020-02-29 12:53 | 16 | [8 empty] | Y | [5 empty] | 0 | 12.97 | [23 empty] | 94.23 | 0 | A | [9 empty] | 55 | 0 | 917 | 18 | 0 | 0 | 0 | 643 | 0 | 442 | 66 | 0 | 0 | 33
2020-02-29 | B57115 | 2 | 중탄소 | AE1038M | 연주종료 | Al 탈산 | T | 11 | 3 | 53150 | 108.32 | A | A |  | A | 1 |  | 1 | 1540 | 1554 | 6100 |  |  | 6100 | 82.45 | 27 | 73980 | 1624 |  | Y | 50 | 31 | 조괴장 B57113 4톤합탕 C54688 에 연주 온도 저하로 30 톤내림 |  | B57112 | 05 |  |  |  | 임현진 | 2 |  |  |  |  | Y |  |  |  | 291 | 0 | A |  | 1616 | 1 | 0.09 | 1574 | 1.35 | 76 | 15 | 233 | 3:53 | 10 | 11 | 0 | 0 |  | 0 | 0 |  | AR | 2020-02-29 13:39 |  | 38 | 2020-02-29 13:11 | 66 |  |  |  |  | Y | [8 empty] | 4 | 7.38 | 0 | 빌레트 주입온도낮아 30t내려C54688합탕 | [22 empty] | 0.07 | 0.07 | B | [9 empty] | 0 | 0 | 425 | 0 | 0 | 190 | 0 | 505 | 0 | 207 | 0 | 0 | 0 | 85 |  |  | 9
2020-02-29 | A57280 | 1 | 고탄소 | P-AE1055LSM |  | Al 탈산 | B | 1 | 49 | 50700 | 77.87 | A | A | A |  | 1 | 1 |  | 1520 | 1533 | 5200 |  |  | 5200 | 102.43 | 6 | 50766 | 1595 |  | Y | 40 | 32 |  |  | A57277 |  |  |  |  | 정용태 | 3 |  | Y |  |  |  |  | 102.35 | 12-7 | 0 | 320.12 | A |  | 1595 | 3 | 0.23 | 1550 | 1.13 | 66 | 25 | 268 | 4:28 | 25 | 30 | 14 | 0 |  | 0 |  |  | N2 | 2020-02-29 13:51 | 2020-02-29 14:17 | 26 | 2020-02-29 13:50 | 27 |  |  |  |  | Y |  |  |  | Y | [5 empty] | 0 | 169.26 | [23 empty] | 95.24 | 0 | A |  |  | 5.05 | 29.093 | 55.955 | 0.089 | 11.08 | 1.923 | 1828.31 | 75 | 0 | 889 | 8 | 0 | 0 | 0 | 601 | 0 | 297 | 0 | 0 | 0 | 15
2020-02-29 | B57116 | 2 | 중탄소 | AE1038M | 연주종료 | Al 탈산 | T | 20 | 74 | 47800 | 99.22 | A | A |  | C | 1 |  | 1 | 1540 | 1534 | 7000 |  |  | 7000 | 77.42 | 33 | 90420 | 1656 |  | Y | 47 | 41 | [7 empty] | 임현진 | 2 |  |  |  |  | Y |  | 100.7 | 11-10 | 319.72 | 0 | A |  | 1627 | 1 | 0.1 | 1576 | 1.11 | 78 | 34 | 295 | 4:55 | 10 | 11 | 0 | 0 |  | 0 | 0 |  | AR | 2020-02-29 14:36 |  | 29 | 2020-02-29 14:19 | 46 |  |  |  |  | Y | [8 empty] | 5.2 | 7.61 | 0 | [23 empty] | 0.09 | 0.09 | A | [9 empty] | 0 | 0 | 70 | 0 | 0 | 209 | 0 | 1017 | 0 | 413 | 0 | 0 | 0 | 5 |  |  | 5
2020-02-29 | A57281 | 1 | 고탄소 | P-AE1055LSM |  | Al 탈산 | B | 5 | 39 | 52100 | 79.12 | A | C | C |  | 1 | 1 |  | 1520 | 1534 | 5100 |  |  | 5100 | 50.23 | 12 | 101532 | 1600 |  | Y | 42 | 34 | [7 empty] | 정용태 | 3 |  | Y | [6 empty] | 0 | 334.69 | A |  | 1600 | 3 | 0.22 | 1552 | 1.3 | 68 | 25 | 290 | 4:50 | 25 | 30 | 15 | 0 |  | 0 |  |  | N2 | 2020-02-29 14:55 | 2020-02-29 15:31 | 36 | 2020-02-29 14:54 | 37 |  |  |  |  | Y |  |  |  | Y | [5 empty] | 0 | 166.55 | [23 empty] | 98.86 | 0 | A |  |  | 4.392 | 31.208 | 53.669 | 0.156 | 12.219 | 1.719 | 1680.84 | 44 | 0 | 863 | 11 | 0 | 0 | 0 | 296 | 0 | 299 | 0 | 0 | 0 | 11
2020-02-29 | B57117 | 2 | 중탄소 | AE1038M | 연주종료 | Al 탈산 | T | 37 | 2 | 53650 | 106.22 | C | C |  | C | 1 |  | 1 | 1540 | 1554 | 7800 |  |  | 7800 | 86.26 | 33 | 90420 | 1645 |  | Y | 57 | 44 |  |  | B57114 | 03 |  |  |  | 고승만 | 2 |  |  | Y |  | Y |  | 105.05 | 14-1 | 312.56 | 0 | A |  | 1627 | 1 | 0.06 | 1576 | 1.25 | 78 | 36 | 206 | 3:26 | 10 | 11 | 0 | 0 |  | 0 | 0 |  | AR | 2020-02-29 15:58 |  | 9 | 2020-02-29 15:40 | 27 |  |  |  |  | Y | [9 empty] | 6.36 | 0 | [23 empty] | 0.05 | 0.05 | A | [9 empty] | 0 | 0 | 389 | 0 | 0 | 294 | 0 | 707 | 0 | 209 | 0 | 0 | 0 | 42 |  |  | 5
2020-02-29 | A57282 | 1 | 고탄소 | P-AE1055LSM |  | Al 탈산 | B | 21 | 45 | 0 | 104.02 | C | C | C |  | 1 | 1 |  | 1520 | 1564 | 5800 |  |  | 5800 | 57.12 | 12 | 101532 | 1590 |  | Y | 56 | 36 | [7 empty] | 박안희 | 2 |  | Y |  |  |  |  | 155.3 |  | 0 | 389.85 | A |  | 1590 | 3 | 0.23 | 1543 | 1.02 | 59 | 26 | 292 | 4:52 | 25 | 30 | 16 | 0 |  | 0 |  |  | N2 | 2020-02-29 16:36 | 2020-02-29 16:47 | 11 | 2020-02-29 16:35 | 12 |  |  |  |  | Y |  |  |  | Y | [5 empty] | 0 | 179.95 | [23 empty] | 101.54 | 0 | A |  |  | 4.676 | 30.063 | 54.912 | 0.154 | 11.743 | 1.826 | 1774.41 | 57 | 0 | 913 | 38 | 0 | 0 | 0 | 300 | 0 | 299 | 0 | 0 | 0 | 7
2020-02-29 | B57118 | 2 | 중탄소 | AE1038M | 연주종료 | Al 탈산 | T | 33 | 76 | 49250 | 82.33 | C | C |  | C | 1 |  | 1 | 1540 | 1556 | 6200 |  |  | 6200 | 68.57 | 33 | 90420 | 1636 |  | Y | 40 | 36 | [7 empty] | 고승만 | 2 |  |  | N | [5 empty] | 238.87 | 0 | A |  | 1624 | 1 | 0.05 | 1581 | 1.23 | 83 | 39 | 194 | 3:14 | 10 | 10 | 0 | 0 |  | 0 | 0 |  | AR | 2020-02-29 16:43 |  | 27 | 2020-02-29 16:31 | 39 |  |  |  |  | Y | [8 empty] | 5 | 7.55 | 0 | [23 empty] | 0.05 | 0.05 | A | [9 empty] | 0 | 0 | 262 | 0 | 0 | 199 | 0 | 906 | 0 | 516 | 0 | 0 | 0 | 10 |  |  | 5
2020-02-29 | A57283 | 1 | 고탄소 | P-AE1055LSM |  | Al 탈산 | B | 16 | 44 | 0 | 87.65 | C | C | C |  | 1 | 1 |  | 1520 | 1533 | 5500 |  |  | 5500 | 59.09 | 11 | 93071 | 1596 |  | Y | 42 | 35 | [7 empty] | 박안희 | 2 |  |  | Y |  |  |  | 152.65 |  | 0 | 175.22 | A |  | 1596 | 3 | 0.26 | 1539 | 1.27 | 55 | 19 | 278 | 4:38 | 25 | 30 | 17 | 0 |  | 0 |  |  | N2 | 2020-02-29 17:48 | 2020-02-29 18:05 | 17 | 2020-02-29 17:47 | 18 |  |  |  |  | Y |  |  |  | Y | [5 empty] | 0 | 180.35 | [23 empty] | 103.13 | 0 | A |  |  | 6.137 | 29.514 | 53.774 | 0.113 | 8.762 | 1.821 | 1607.06 | 77 | 0 | 829 | 18 | 0 | 0 | 0 | 296 | 0 | 299 | 0 | 0 | 0 | 25
2020-02-29 | C54688 | 3 | 중탄소 | AE1038M | 연주종료 | Al 탈산 | T | 32 | 69 | 48850 | 90.23 | C | C | C |  | 1 |  | 1 | 1535 | 1576 | 8000 |  |  | 8000 | 81.1 | 36 | 98640 | 1611 | 371 | Y | 103 | 29 | [8 empty] | 2 |  | Y |  |  | Y |  | 102.3 | 12-3 | 511.93 | 0 | A |  | 1604 | 2 | 0.47 | 1560 | 1.33 | 62 | 18 | 395 | 6:35 | 10 | 10 | 0 | 0 |  | 0 | 8 |  | AR | 2020-02-29 17:51 |  | 21 | 2020-02-29 17:43 | 30 |  |  |  |  | Y | [5 empty] | Y |  |  |  | 1.35 | 0 | [23 empty] | 26.51 | 0 | A | [9 empty] | 0 | 0 | 519 | 0 | 0 | 0 | 0 | 904 | 0 | 200 | 299 | 0 | 0 | 61 |  |  | 5
2020-02-29 | A57284 | 1 | 고탄소 | P-AE1055LSM |  | Al 탈산 | B | 1 | 50 | 50200 | 81.2 | C | C | C |  | 1 | 1 |  | 1520 | 1538 | 5300 |  |  | 5300 | 56.95 | 11 | 93071 | 1586 |  | Y | 42 | 32 | [7 empty] | 박안희 | 2 |  | Y |  |  |  |  | 103.2 | 12-7 | 5.63 | 24.78 | A |  | 1586 | 3 | 0.25 | 1543 | 1.13 | 59 | 19 | 264 | 4:24 | 25 | 31 | 18 | 0 |  | 0 |  |  | N2 | 2020-02-29 18:53 | 2020-02-29 19:16 | 23 | 2020-02-29 18:52 | 24 |  |  |  |  | Y |  |  |  | Y | [5 empty] | 0 | 132.81 | [23 empty] | 104.93 | 0 | A |  |  | 5.952 | 30.787 | 52.941 | 0.101 | 8.894 | 1.719 | 1458.37 | 63 | 0 | 835 | 14 | 0 | 0 | 0 | 301 | 0 | 299 | 0 | 0 | 0 | 45
2020-02-29 | C54689 | 3 | 중탄소 | AE1038M | 연주종료 | Al 탈산 | T | 20 | 75 | 48050 | 88.97 | C | C | C |  | 1 |  | 1 | 1535 | 1580 | 6100 |  |  | 6100 | 61.84 | 36 | 98640 | 1609 |  | Y | 42 | 37 | [8 empty] | 2 |  | N |  |  | Y |  | 98.45 | 11-8 | 299.72 | 0 | A |  | 1618 | 2 | 0.47 | 1566 | 1.58 | 68 | 33 | 327 | 5:27 | 10 | 12 | 0 | 0 |  | 0 | 14 |  | AR | 2020-02-29 19:06 |  | 12 | 2020-02-29 18:52 | 26 |  |  |  |  | Y | [5 empty] | Y |  |  |  | 1.91 | 0 | [23 empty] | 0 | 0 | A | [9 empty] | 15 | 0 | 722 | 0 | 0 | 0 | 0 | 514 | 0 | 289 | 0 | 0 | 0 | 47 |  |  | 5
2020-02-29 | B57119 | 2 | 고탄소 | P-AE1055LSM |  | Al 탈산 | B | 11 | 4 | 54050 | 117.62 | C | C | C |  | 1 | 1 |  | 1530 | 1535 | 8400 |  |  | 8400 | 99.28 | 10 | 84610 | 1614 |  | Y | 74 | 58 | A57282 잔강 5톤 받음 |  | B57117 | 03 |  |  |  | 고승만 | 2 |  | Y | Y |  |  |  | 105.05 | 13-10 | 0 | 398.86 | A |  | 1602 | 3 | 0.26 | 1561 | 0.95 | 77 | 30 | 301 | 5:01 | 25 | 30 | 19 | 0 |  | 0 |  |  | N2 | 2020-02-29 19:39 | 2020-02-29 20:22 | 43 | 2020-02-29 19:38 | 44 |  |  |  |  | Y |  |  |  | Y | [5 empty] | 0 | 162.06 | [23 empty] | 123.96 | 0 | A |  |  | 7.419 | 26.301 | 56.298 | 0.118 | 7.588 | 2.14 | 1862.73 | 0 | 0 | 737 | 16 | 0 | 208 | 0 | 1323 | 0 | 102 | 0 | 0 | 0 | 18
2020-02-29 | C54690 | 3 | 중탄소 | AE1038M | 연주종료 | Al 탈산 | T | 15 | 64 | 50550 | 81.2 | C | C | C |  | 1 |  | 1 | 1535 | 1555 | 6000 |  |  | 6000 | 60.73 | 36 | 98792 | 1621 |  | Y | 48 | 33 |  |  |  | 05 |  |  |  |  | 2 |  | Y |  |  | Y |  | 98.6 | 11-10 | 257.15 | 0 | A |  | 1600 | 2 | 0.48 | 1557 | 1.79 | 59 | 24 | 321 | 5:21 | 10 | 10 | 0 | 0 |  | 0 | 9 |  | AR | 2020-02-29 20:03 |  | 17 | 2020-02-29 19:54 | 26 |  |  |  |  | Y | [5 empty] | Y |  |  |  | 1.92 | 0 | [23 empty] | 0.01 | 0 | A | [9 empty] | 0 | 0 | 487 | 0 | 0 | 0 | 0 | 653 | 0 | 300 | 0 | 0 | 0 | 46 |  |  | 5
2020-02-29 | A57285 | 1 | 고탄소 | P-AE1055LSM |  | Al 탈산 | B | 5 | 40 | 51300 | 102.2 | C | C | C |  | 1 | 1 |  | 1520 | 1531 | 6300 |  |  | 6300 | 74.46 | 10 | 84610 | 1586 |  | Y | 58 | 39 | [7 empty] | 박안희 | 3 |  |  | Y |  |  |  | 100.7 | 12-7 | 44.41 | 257.5 | A |  | 1586 | 3 | 0.27 | 1545 | 0.93 | 61 | 28 | 304 | 5:04 | 25 | 30 | 20 | 0 |  | 0 |  |  | N2 | 2020-02-29 21:12 | 2020-02-29 21:26 | 14 | 2020-02-29 21:11 | 15 |  |  |  |  | Y |  |  |  | Y | [5 empty] | 0 | 165.7 | [23 empty] | 134.49 | 0 | A |  |  | 9.072 | 26.843 | 52.795 | 0.155 | 5.819 | 1.966 | 1450.88 | 79 | 0 | 780 | 9 | 0 | 0 | 0 | 829 | 0 | 405 | 0 | 0 | 0 | 60
2020-02-29 | C54691 | 3 | 중탄소 | AE1038M | 연주종료 | Al 탈산 | T | 33 | 77 | 49650 | 74.25 | C | C | C |  | 1 |  | 1 | 1535 | 1595 | 5200 |  |  | 5200 | 52.72 | 36 | 98640 | 1621 |  | Y | 44 | 30 |  |  |  | 05 |  |  |  |  | 2 |  | Y |  |  | Y |  | 100.6 | 11-10 | 189.58 | 0 | A |  | 1604 | 2 | 0.46 | 1568 | 1.57 | 70 | 32 | 312 | 5:12 | 10 | 10 | 0 | 0 |  | 0 | 8 |  | AR | 2020-02-29 21:01 |  | 25 | 2020-02-29 20:53 | 32 |  |  |  |  | Y | [5 empty] | Y |  |  |  | 2.06 | 0 | [23 empty] | 0.86 | 0 | B | [9 empty] | 0 | 0 | 474 | 0 | 0 | 0 | 0 | 464 | 0 | 297 | 0 | 0 | 0 | 41 |  |  | 5
2020-02-29 | A57286 | 1 | 고탄소 | P-AE1055LSM | TUNDISH교체전 | Al 탈산 | B | 16 | 45 | 51900 | 85.97 | C | C | D |  | 1 | 1 |  | 1520 | 1535 | 5300 |  |  | 5300 | 67.77 | 10 | 78201 | 1591 |  | Y | 43 | 34 | [7 empty] | 박안희 | 2 |  |  | Y |  |  |  | 102.3 | 12-7 | 0.04 | 231.11 | A |  | 1591 | 3 | 0.26 | 1558 | 0.75 | 74 | 31 | 274 | 4:34 | 25 | 30 | 21 | 0 |  | 0 |  |  | N2 | 2020-02-29 22:04 | 2020-02-29 22:26 | 22 | 2020-02-29 22:04 | 22 |  |  |  |  | Y |  |  |  | Y | [5 empty] | 0 | 166.66 | [23 empty] | 142.61 | 0 | A |  |  | 4.873 | 31.762 | 52.377 | 0.2 | 10.748 | 1.649 | 1543.6 | 99 | 0 | 890 | 9 | 0 | 0 | 0 | 300 | 0 | 299 | 0 | 0 | 0 | 28
2020-02-29 | C54692 | 3 | 중탄소 | AE1038M | TUNDISH교체전 | Al 탈산 | T | 32 | 70 | 49500 | 80.17 | C | C | D |  | 1 |  | 1 | 1535 | 1563 | 5300 |  |  | 5300 | 56.89 | 34 | 93160 | 1617 |  | Y | 42 | 32 |  |  |  | 05 |  |  |  |  | 2 |  | Y |  |  | Y |  | 97.35 | 11-8 | 85.91 | 0 | A |  | 1609 | 2 | 0.46 | 1562 | 1.57 | 64 | 27 | 334 | 5:34 | 10 | 12 | 0 | 0 |  | 0 | 10 |  | AR | 2020-02-29 22:14 |  | 18 | 2020-02-29 22:05 | 28 |  |  |  |  | Y | [5 empty] | N |  |  |  | 2.29 | 0 | [23 empty] | 0.5 | 0 | A | [9 empty] | 0 | 0 | 462 | 0 | 0 | 0 | 0 | 400 | 0 | 200 | 0 | 0 | 0 | 39 |  |  | 5
2020-02-29 | A57287 | 1 | 중탄소 | BP-SM45CS | TUNDISH교체 | Al 탈산 | B | 1 | 51 | 50600 | 75.4 | C | D | D |  | 1 | 1 |  | 1530 | 1536 | 6200 |  |  | 6200 | 66.62 | 11 | 93071 | 1620 |  | Y | 50 | 38 | [7 empty] | 박안희 | 2 |  | N | Y |  |  |  | 106.4 | 12-10 | 313.39 | 0 | A |  | 1620 | 3 | 0.29 | 1595 | 0.96 | 102 | 40 | 231 | 3:51 | 13 | 16 | 22 | 0 |  | 0 |  |  | N2 | 2020-02-29 22:57 | 2020-02-29 23:49 | 52 | 2020-02-29 22:56 | 53 |  |  |  |  | Y |  |  |  | Y | [5 empty] | 50 | 44.96 | [19 empty] | 1.87 |  |  |  | 143.53 | 0 | A | [9 empty] | 0 | 0 | 706 | 0 | 0 | 0 | 0 | 299 | 0 | 298 | 0 | 0 | 0 | 18 |  |  |  |  | 1
2020-02-29 | C54693 | 3 | 저탄소 | SCM415C2 |  | Al 탈산 | I | 20 | 76 | 48350 | 92.43 | C | D | D |  | 1 |  | 1 | 1560 | 1526 | 7000 |  |  | 7000 | 98.04 | 18 | 71400 | 1683 |  | INGOT | 50 | 35 | [15 empty] | 76.85 | 10-1 | 204.18 | 0 | A |  | 1658 | 2 | 0.45 | 1590 | 2 | 74 |  | 313 | 5:13 | 18 | 20 | 0 | 0 |  | 0 | 10 |  | N2 | 2020-02-29 23:20 |  | 15 | 2020-02-29 23:11 | [5 empty] | Y | [5 empty] | N |  |  |  | 6.86 | 0 | [18 empty] | 1.3 |  |  |  |  | 0.28 | 0 | A | [9 empty] | 0 | 864 | 0 | 125 | 0 | 0 | 0 | 499 | 0 | 201 | 0 | 0 | 0 | 0
2020-02-29 | A57288 | 1 | 중탄소 | BP-SM45CS |  | Al 탈산 | B | 37 | 3 | 55600 | 65.23 | D | D | D |  | 1 | 1 |  | 1530 | 1563 | 4800 |  |  | 4800 | 51.57 | 11 | 93071 | 1616 |  | Y | 42 | 33 | [7 empty] | 차승주 | 2 |  | Y |  |  |  |  | 101.25 | 13-6 | 282.48 | 0 | A |  | 1616 | 3 | 0.31 | 1569 | 2.14 | 76 | 20 | 252 | 4:12 | 13 | 13 | 23 | 0 |  | 0 |  |  | N2 | 2020-02-29 23:51 | 2020-03-01 00:52 | 61 | 2020-02-29 23:49 | 63 |  |  |  |  | Y |  |  |  | Y | [5 empty] | 111.89 | 0 | [23 empty] | 0.01 | 0 | A | [9 empty] | 0 | 0 | 722 | 0 | 0 | 0 | 0 | 299 | 0 | 195 | 0 | 0 | 0 | 14
2020-02-29 | C54694 | 3 | 중탄소 | AE15B38M | 연주시작 | Al 탈산 | T | 15 | 65 | 50400 | 148.78 | D | D | D |  | 1 |  | 1 | 1535 | 1598 | 9700 |  |  | 9700 | 107.28 | 33 | 90420 | 1706 |  | N | 61 | 58 | [7 empty] | 박지웅 | 2 |  |  |  |  | Y |  | 98.5 | 11-10 | 207.44 | 0 | A |  | 1687 | 2 | 0.44 | 1586 | 2.1 | 89 | 38 | 352 | 5:52 | 20 | 22 | 0 | 0 |  | 0 | 10 |  | AR | 2020-03-01 01:31 |  | 36 | 2020-03-01 00:50 | 77 |  |  |  |  | Y | [5 empty] | N |  |  |  | 14.63 | 0 | [23 empty] | 2.73 | 0 | A |  |  | 9.718 | 30.174 | 47.46 | 0.328 | 4.883 | 1.572 | 1488.29 | 0 | 0 | 1117 | 0 | 0 | 0 | 0 | 657 | 0 | 301 | 0 | 0 | 0 | 6 |  |  | 12 | 0.04 | 1
2020-02-29 | B57120 | 2 | 저탄소 | KSG4120H | 연주시작 | Al 탈산 | B | 11 | 5 | 53500 | 110.42 | D | D |  | D | 1 |  | 1 | 1555 | 1584 | 9100 |  |  | 9100 | 111.21 | 10 | 81828 | 1705 |  | Y | 57 | 48 | [7 empty] | 김익규 | 2 |  |  |  |  | Y |  | 87.5 | 11-10 | 0 | 346.43 | A |  | 1686 | 1 | 0.13 | 1594 | 2 | 81 | 32 | 392 | 6:32 | 18 | 20 | 0 | 0 | 120 | 0 | 0 |  | N2 | 2020-03-01 00:53 | 2020-03-01 01:04 | 14 | 2020-03-01 00:39 | 28 |  |  |  |  | Y | [8 empty] | 5 | 0 | 22.41 | [19 empty] | 2.34 |  |  |  | 0.21 | 0.21 | B | [9 empty] | 557 | 1055 | 0 | 455 | 0 | 179 | 0 | 1183 | 0 | 484 | 0 | 0 | 0 | 0 |  |  | 7 |  | 1
2020-02-29 | A57289 | 1 | 중탄소 | BP-SM45CS |  | Al 탈산 | B | 5 | 41 | 51600 | 69.73 | D | D | D |  | 1 | 1 |  | 1530 | 1578 | 4200 |  |  | 4200 | 45.13 | 11 | 93071 | 1609 | 360 | Y | 39 | 22 | [7 empty] | 김덕진 | 2 |  | Y | [6 empty] | 181.14 | 0 | A |  | 1609 | 3 | 0.31 | 1568 | 1.37 | 75 | 25 | 268 | 4:28 | 13 | 16 | 24 | 0 |  | 0 |  |  | N2 | 2020-03-01 01:06 | 2020-03-01 01:50 | 44 | 2020-03-01 01:04 | 45 |  |  |  |  | Y |  |  |  | Y | [5 empty] | 154.93 | 0 | [23 empty] | 6.1 | 0 | A | [9 empty] | 0 | 0 | 743 | 0 | 0 | 0 | 0 | 300 | 0 | 199 | 0 | 0 | 0 | 11
2020-02-29 | B57121 | 2 | 저탄소 | KSG4120H |  | Al 탈산 | B | 21 | 46 | 49700 | 96.28 | D | D |  | D | 1 |  | 1 | 1555 | 1586 | 8000 |  |  | 8000 | 78.79 | 12 | 101532 | 1656 |  | Y | 48 | 42 |  |  | C54693 | 03 |  |  |  | 김익규 | 3 |  |  | Y |  | Y |  | 109.1 | 13-4 | 0 | 298.34 | A |  | 1646 | 1 | 0.12 | 1583 | 1.37 | 70 | 33 | 332 | 5:32 | 18 | 18 | 0 | 0 |  | 0 | 0 |  | N2 | 2020-03-01 01:47 | 2020-03-01 01:53 | 6 | 2020-03-01 01:37 | 17 |  |  |  |  | Y | [8 empty] | 4 | 0 | 20.18 | [23 empty] | 0.17 | 0.17 | A | [9 empty] | 1024 | 776 | 69 | 562 | 0 | 226 | 0 | 767 | 0 | 0 | 0 | 0 | 0 | 8 |  |  | 7
2020-02-29 | C54695 | 3 | 중탄소 | AE15B38M | 연주종료 | Al 탈산 | T | 33 | 78 | 48600 | 131.42 | D | D | D |  | 1 |  | 1 | 1535 | 1557 | 8890 |  |  | 8890 | 90.13 | 36 | 98640 | 1650 |  | N | 64 | 56 | [7 empty] | 박지웅 | 2 |  |  |  |  | Y |  | 100.75 | 11-10 | 227.95 | 0 | A |  | 1641 | 2 | 0.45 | 1573 | 1.79 | 76 | 33 | 409 | 6:49 | 20 | 20 | 0 | 0 |  | 0 | 10 |  | AR | 2020-03-01 02:48 |  | 31 | 2020-03-01 02:20 | 60 |  |  |  |  | Y | [5 empty] | N |  |  |  | 6.17 | 0 | [23 empty] | 1.95 | 0 | A |  |  | 11.721 | 28.433 | 47.589 | 0.397 | 4.06 | 1.673 | 1516.81 | 25 | 0 | 1087 | 45 | 0 | 0 | 0 | 557 | 0 | 298 | 0 | 0 | 0 | 0 |  |  | 5 | 0
2020-02-29 | A57290 | 1 | 중탄소 | BP-SM45CS |  | Al 탈산 | B | 30 | 1 | 54300 | 75.37 | D | D | D |  | 1 | 1 |  | 1530 | 1535 | 5100 |  |  | 5100 | 54.8 | 11 | 93071 | 1622 |  | Y | 45 | 29 | [6 empty] | 래들 대보수 1회 | 김덕진 | 2 |  |  | Y |  |  |  | 103.5 | 13-9 | 256.69 | 0 | A |  | 1607 | 3 | 0.32 | 1573 | 1.1 | 80 | 27 | 253 | 4:13 | 13 | 15 | 25 | 0 |  | 0 |  |  | N2 | 2020-03-01 02:19 | 2020-03-01 02:50 | 31 | 2020-03-01 02:19 | 31 |  |  |  |  | Y |  |  |  | Y | [5 empty] | 160.12 | 0 | [23 empty] | 10.36 | 0 | A | [9 empty] | 0 | 0 | 764 | 0 | 0 | 0 | 0 | 396 | 0 | 199 | 0 | 0 | 0 | 9
2020-02-29 | B57122 | 2 | 저탄소 | KSG4120H |  | Al 탈산 | B | 16 | 46 | 50950 | 92.75 | D | D |  | D | 1 |  | 1 | 1555 | 1597 | 6100 |  |  | 6100 | 72.1 | 10 | 84610 | 1635 |  | Y | 43 | 30 | [7 empty] | 김익규 | 2 |  |  | N |  | Y |  | 95.75 | 12-1 | 0 | 203.73 | A |  | 1621 | 1 | 0.05 | 1621 | 0 | 108 | 17 | 264 | 4:24 | 18 | 19 | 0 | 0 |  | 0 | 0 |  | N2 | 2020-03-01 02:48 | 2020-03-01 02:55 | 7 | 2020-03-01 02:38 | 16 |  |  |  |  | Y | [8 empty] | 5 | 0 | 22.5 | [23 empty] | 0 | 0 | A | [9 empty] | 809 | 711 | 65 | 532 | 0 | 264 | 0 | 772 | 0 | 0 | 0 | 0 | 0 | 0
2020-02-29 | C54696 | 3 | 중탄소 | AE15B38M | 연주종료 | Al 탈산 | T | 32 | 71 | 48850 | 124.83 | D | D | D |  | 1 |  | 1 | 1535 | 1586 | 8000 |  |  | 8000 | 88.48 | 33 | 90420 | 1657 | 365 | N | 51 | 48 | [7 empty] | 박지웅 | 2 |  |  |  |  | Y |  | 97.25 | 11-7 | 162.97 | 0 | A |  | 1650 | 2 | 0.44 | 1570 | 1.74 | 73 | 24 | 329 | 5:29 | 20 | 20 | 0 | 0 |  | 0 | 10 |  | AR | 2020-03-01 04:06 |  | 34 | 2020-03-01 03:37 | 63 |  |  |  |  | Y | [5 empty] | N |  |  |  | 8.69 | 0 | [23 empty] | 2 | 0 | A | [9 empty] | 0 | 0 | 1070 | 0 | 0 | 0 | 0 | 648 | 0 | 301 | 0 | 0 | 0 | 9 |  |  | 5 | 0.081
2020-02-29 | A57291 | 1 | 중탄소 | BP-SM45CS |  | Al 탈산 | B | 36 | 1 | 54100 | 75.15 | D | D | D |  | 1 | 1 |  | 1530 | 1541 | 4600 |  |  | 4600 | 45.31 | 12 | 101532 | 1610 |  | Y | 47 | 26 | [6 empty] | 래들 대보수 1회 | 김덕진 | 2 |  |  | Y |  |  |  | 104.9 | 14-1 | 236.97 | 0 | A |  | 1610 | 3 | 0.31 | 1570 | 1.43 | 77 | 29 | 256 | 4:16 | 13 | 16 | 26 | 0 |  | 0 |  |  | N2 | 2020-03-01 03:18 | 2020-03-01 03:52 | 34 | 2020-03-01 03:17 | 35 |  |  |  |  | Y |  |  |  | Y | [5 empty] | 138.36 | 0 | [23 empty] | 11.41 | 0 | A | [9 empty] | 0 | 0 | 768 | 0 | 0 | 0 | 0 | 300 | 0 | 198 | 0 | 0 | 0 | 27
2020-02-29 | B57123 | 2 | 저탄소 | KSG4120H |  | Al 탈산 | B | 20 | 77 | 47400 | 96.37 | D | D |  | D | 1 |  | 1 | 1555 | 1564 | 8500 |  |  | 8500 | 83.72 | 12 | 101532 | 1624 |  | Y | 50 | 42 |  |  | B57120 | 05 |  |  |  | 김익규 | 3 |  |  | Y |  | Y |  | 108.8 | 12-7 | 0 | 288.04 | A |  | 1620 | 1 | 0.09 | 1620 | 0 | 107 | 22 | 317 | 5:17 | 18 | 18 | 0 | 0 |  | 0 | 0 |  | N2 | 2020-03-01 03:51 | 2020-03-01 03:57 | 6 | 2020-03-01 03:41 | 16 |  |  |  |  | Y | [8 empty] | 4 | 0 | 18.56 | [23 empty] | 0 | 0 | A | [9 empty] | 1035 | 751 | 61 | 536 | 0 | 200 | 0 | 609 | 0 | 0 | 0 | 0 | 0 | 0
2020-02-29 | A57292 | 1 | 중탄소 | BP-SM45CS |  | Al 탈산 | B | 37 | 4 | 54000 | 79.1 | D | D | D |  | 1 | 1 |  | 1530 | 1527 | 5200 |  |  | 5200 | 51.22 | 12 | 101532 | 1610 |  | Y | 54 | 27 | [7 empty] | 김덕진 | 2 |  | N | Y |  |  |  | 0 | 10-1 | 222.36 | 0 | A |  | 1597 | 3 | 0.32 | 1558 | 1.63 | 65 | 27 | 255 | 4:15 | 13 | 13 | 27 | 0 |  | 0 |  |  | N2 | 2020-03-01 04:24 | 2020-03-01 04:54 | 30 | 2020-03-01 04:22 | 32 |  |  |  |  | Y |  |  |  | Y | [5 empty] | 126.7 | 0 | [23 empty] | 12.56 | 0 | A | [9 empty] | 0 | 0 | 797 | 0 | 0 | 0 | 0 | 398 | 0 | 196 | 0 | 0 | 0 | 14
2020-02-29 | B57124 | 2 | 저탄소 | KSG4120H |  | Al 탈산 | B | 11 | 6 | 53400 | 92.38 | D | D |  | D | 1 |  | 1 | 1555 | 1585 | 6300 |  |  | 6300 | 74.46 | 10 | 84610 | 1625 |  | Y | 43 | 32 |  |  | B57121 | 03 |  |  |  | 김익규 | 2 |  |  | Y |  | Y |  | 97 | 12-10 | 0 | 253.97 | A |  | 1631 | 1 | 0.07 | 1631 | 0 | 118 | 27 | 295 | 4:55 | 18 | 18 | 0 | 0 |  | 0 | 0 |  | N2 | 2020-03-01 04:49 | 2020-03-01 05:02 | 13 | 2020-03-01 04:39 | 23 |  |  |  |  | Y | [8 empty] | 4 | 0 | 17.85 | [23 empty] | 0 | 0 | A | [9 empty] | 894 | 755 | 70 | 460 | 0 | 211 | 0 | 637 | 0 | 0 | 0 | 0 | 0 | 0
2020-02-29 | C54697 | 3 | 중탄소 | AE15B38M | 연주종료 | Al 탈산 | T | 1 | 52 | 50050 | 112.43 | D | D | D |  | 1 |  | 1 | 1535 | 1546 | 8700 |  |  | 8700 | 88.2 | 36 | 98640 | 1643 |  | Y | 54 | 51 |  |  |  | 05 |  |  |  | 박지웅 | 2 |  | Y |  |  | Y |  | 100.45 | 12-4 | 253.5 | 0 | A |  | 1637 | 2 | 0.44 | 1571 | 1.53 | 74 | 26 | 340 | 5:40 | 20 | 20 | 0 | 0 |  | 0 |  |  | AR | 2020-03-01 05:37 |  | 28 | 2020-03-01 05:22 | 44 | [14 empty] | 7.32 | 0 | [23 empty] | 0.91 | 0 | A | [9 empty] | 16 | 0 | 1075 | 0 | 0 | 0 | 0 | 629 | 0 | 300 | 0 | 0 | 0 | 0 |  |  | 5 | 0.038
2020-02-29 | A57293 | 1 | 중탄소 | BP-SM45CS |  | Al 탈산 | B | 5 | 42 | 51500 | 67.77 | D | D | D |  | 1 | 1 |  | 1530 | 1535 | 4300 |  |  | 4300 | 42.35 | 12 | 101532 | 1599 |  | Y | 42 | 26 | [7 empty] | 김덕진 | 2 |  | N | Y |  |  |  | 100.7 | 12-6 | 248.59 | 0 | A |  | 1599 | 3 | 0.31 | 1565 | 1.31 | 72 | 30 | 259 | 4:19 | 13 | 13 | 28 | 0 |  | 0 |  |  | N2 | 2020-03-01 05:13 | 2020-03-01 05:55 | 42 | 2020-03-01 05:13 | 43 |  |  |  |  | Y |  |  |  | Y | [5 empty] | 139.48 | 0 | [23 empty] | 13.42 | 0 | A | [9 empty] | 0 | 0 | 806 | 0 | 0 | 0 | 0 | 296 | 0 | 292 | 0 | 0 | 0 | 11
2020-02-29 | B57125 | 2 | 저탄소 | KSG4120H |  | Al 탈산 | B | 21 | 47 | 51650 | 94.03 | D | D |  | D | 1 |  | 1 | 1555 | 1596 | 6300 |  |  | 6300 | 74.46 | 10 | 84610 | 1635 |  | Y | 45 | 31 |  |  | B57122 | 05 |  |  |  | 김익규 | 3 |  |  | Y |  | Y |  | 103.05 | 12-8 | 0 | 267.99 | A |  | 1627 | 1 | 0.05 | 1577 | 1.28 | 64 | 28 | 276 | 4:36 | 18 | 18 | 0 | 0 |  | 0 | 0 |  | N2 | 2020-03-01 05:52 | 2020-03-01 05:58 | 6 | 2020-03-01 05:41 | 17 |  |  |  |  | Y | [8 empty] | 4 | 0 | 20.11 | [23 empty] | 0.1 | 0.1 | A | [9 empty] | 474 | 1248 | 68 | 421 | 0 | 210 | 0 | 638 | 0 | 0 | 0 | 0 | 0 | 0
2020-02-29 | C54698 | 3 | 중탄소 | AE15B38M | 연주종료 | Al 탈산 | T | 15 | 66 | 49750 | 115.8 | D | D | A |  | 1 |  | 1 | 1535 | 1587 | 8200 |  |  | 8200 | 83.13 | 36 | 98640 | 1658 |  | N | 55 | 49 | 은사교체 |  |  | 05 |  |  |  | 박지웅 | 2 |  | Y |  |  | Y |  | 98.75 | 11-10 | 215.5 | 0 | A |  | 1646 | 2 | 0.45 | 1571 | 1.74 | 74 | 21 | 336 | 5:36 | 20 | 20 | 0 | 0 |  | 0 | 19 |  | AR | 2020-03-01 06:59 |  | 26 | 2020-03-01 06:41 | 44 |  |  |  |  | Y | [5 empty] | N |  |  | 5 | 10.05 | 0 | [23 empty] | 0 | 0 | A | [9 empty] | 0 | 0 | 1092 | 0 | 0 | 0 | 0 | 600 | 0 | 300 | 0 | 0 | 0 | 10 |  |  | 5 | 0.135
2020-02-29 | A57294 | 1 | 중탄소 | BP-SM45CS | TUNDISH교체전 | Al 탈산 | B | 30 | 2 | 55100 | 75.28 | D | D | A |  | 1 | 1 |  | 1530 | 1582 | 3800 |  |  | 3800 | 48.85 | 10 | 77791 | 1609 |  | Y | 41 | 24 | [7 empty] | 김덕진 | 2 |  |  | Y |  |  |  | 103.85 | 13-9 | 276.97 | 0 | A |  | 1609 | 3 | 0.31 | 1562 | 1.42 | 69 | 29 | 251 | 4:11 | 13 | 15 | 29 | 0 |  | 0 |  |  | N2 | 2020-03-01 06:25 | 2020-03-01 06:53 | 28 | 2020-03-01 06:23 | 30 |  |  |  |  | Y |  |  |  | Y | [5 empty] | 175.6 | 0 | [23 empty] | 0.01 | 0 | A | [9 empty] | 0 | 0 | 792 | 28 | 0 | 0 | 0 | 299 | 0 | 294 | 0 | 0 | 0 | 59
2020-02-29 | B57126 | 2 | 저탄소 | KSG4120H |  | Al 탈산 | B | 16 | 47 | 51900 | 98.65 | D | A |  | A | 1 |  | 1 | 1555 | 1576 | 7900 |  |  | 7900 | 77.81 | 12 | 101532 | 1645 |  | Y | 49 | 43 |  |  | B57123 | 05 |  |  |  | 김익규 | 2 |  |  | Y |  | Y |  | 113 | 13-8 | 0 | 291.58 | A |  | 1631 | 1 | 0.06 | 1572 | 1.64 | 59 | 24 | 277 | 4:37 | 18 | 18 | 0 | 0 | 66 | 0 | 0 |  | N2 | 2020-03-01 06:56 | 2020-03-01 07:07 | 11 | 2020-03-01 06:43 | 23 |  |  |  |  | Y | [8 empty] | 4 | 0 | 18.82 | [23 empty] | 0.09 | 0.09 | A | [9 empty] | 804 | 985 | 73 | 438 | 0 | 219 | 0 | 806 | 0 | 0 | 0 | 0 | 0 | 8
2020-03-01 | A57295 | 1 | 저탄소 | KSG4120H | TUNDISH교체전 | Al 탈산 | B | 36 | 2 | 54000 | 71.05 | A | A | A |  | 1 | 1 |  | 1540 | 1592 | 5300 |  |  | 5300 | 43.33 | 16 | 122318 | 1627 |  | Y | 41 | 33 | [7 empty] | 정용태 | 2 |  |  |  |  | Y |  | 103.8 | 13-9 | 0.01 | 186.22 | A |  | 1627 | 3 | 0.3 | 1573 | 1.8 | 60 | 17 | 284 | 4:44 | 18 | 18 | 30 | 0 |  | 0 |  |  | N2 | 2020-03-01 07:27 | 2020-03-01 08:09 | 42 | 2020-03-01 07:27 | 42 |  |  |  |  | Y |  |  |  | Y | [5 empty] | 0 | 11.05 | [23 empty] | 1.16 | 5.24 | A | [9 empty] | 783 | 1081 | 139 | 462 | 0 | 0 | 0 | 594 | 0 | 595 | 98 | 0 | 0 | 24
2020-03-01 | B57127 | 2 | 중탄소 | SCM440HF | TUNDISH교체 | Al 탈산 | B | 20 | 78 | 47150 | 104.4 | A | A |  | A | 1 |  | 1 | 1540 | 1557 | 9600 |  |  | 9600 | 98.9 | 17 | 97070 | 1656 |  | Y | 55 | 46 | B57124 5톤합탕 |  | A57292 | 05 |  |  |  | 임현진 | 2 |  |  |  |  | Y |  | 121.25 | 13-9 | 274.59 | 0 | A |  | 1642 | 1 | 0.06 | 1590 | 1.28 | 97 | 47 | 209 | 3:29 | 18 | 20 | 0 | 0 |  | 0 | 0 |  | AR | 2020-03-01 08:03 | 2020-03-01 08:19 | 17 | 2020-03-01 07:52 | 27 |  |  |  |  | Y | [8 empty] | 3 | 12.69 | 0 | [19 empty] | 1.74 |  |  |  | 0.12 | 0.12 | A |  |  | 8.544 | 29.85 | 49.415 | 0.338 | 5.783 | 1.655 | 1467.96 | 1307 | 0 | 645 | 0 | 0 | 173 | 0 | 498 | 0 | 207 | 0 | 0 | 0 | 15 |  |  |  |  | 1
2020-03-01 | C54699 | 3 | 중탄소 | AE15B38M | 연주종료 | Al 탈산 | T | 33 | 79 | 48750 | 125.85 | A | A | A |  | 1 |  | 1 | 1535 | 1536 | 8600 |  |  | 8600 | 95.11 | 33 | 90420 | 1646 |  | Y | 61 | 56 | [7 empty] | 도주용 | 2 |  | N |  |  | Y | 4 | 95.85 | 11-5 | 365.11 | 0 | A |  | 1641 | 2 | 0.44 | 1567 | 1.54 | 70 | 38 | 359 | 5:59 | 20 | 25 | 0 | 0 |  | 0 | 17 |  | AR | 2020-03-01 08:33 |  | 11 | 2020-03-01 08:16 | 28 |  |  |  |  | Y | [5 empty] | N |  |  | 5.3 | 10.71 | 0 | [23 empty] | 0.08 | 0 | A | [9 empty] | 53 | 0 | 197 | 0 | 0 | 0 | 0 | 693 | 0 | 300 | 0 | 0 | 0 | 0 |  |  |  | 0.317
2020-03-01 | A57296 | 1 | 고탄소 | STB2 | TUNDISH교체 | Al 탈산 | B | 37 | 5 | 55100 | 89.37 | A | A | A |  | 1 | 1 |  | 1520 | 1556 | 6700 |  |  | 6700 | 79.19 | 10 | 84610 | 1581 |  | Y | 46 | 43 | [7 empty] | 정용태 | 2 |  |  |  |  | Y |  | 102.5 | 13-7 | 312.43 | 0 | A |  | 1581 | 3 | 0.32 | 1543 | 0.88 | 87 | 34 | 254 | 4:14 | 25 | 25 | 31 | 0 |  | 0 |  |  | AR | 2020-03-01 08:54 | 2020-03-01 09:30 | 37 | 2020-03-01 08:54 | 37 |  |  |  |  | Y |  |  |  | Y | [5 empty] | 205.33 | 0 | [19 empty] | 2.13 | 1.72 |  |  | 24.11 | 6.18 | A | [9 empty] | 0 | 29 | 228 | 21 | 0 | 0 | 0 | 840 | 0 | 297 | 0 | 0 | 0 | 55 |  |  |  |  | 1
2020-03-01 | B57128 | 2 | 중탄소 | SCM440HF |  | Al 탈산 | B | 11 | 7 | 53400 | 104.08 | A | A |  | A | 1 |  | 1 | 1540 | 1525 | 7300 |  |  | 7300 | 80.71 | 15 | 90446 | 1626 |  | Y | 54 | 36 |  |  | A57293 | 05 |  |  |  | 임현진 | 2 |  |  |  |  | Y |  |  |  | 345.29 | 0 | A |  | 1614 | 1 | 0.04 | 1556 | 1.5 | 63 | 27 | 264 | 4:24 | 18 | 19 | 0 | 0 |  | 0 | 0 |  | AR | 2020-03-01 09:11 | 2020-03-01 09:35 | 24 | 2020-03-01 08:58 | 36 |  |  |  |  | Y | [8 empty] | 4 | 12.34 | 0 | [20 empty] | 1.04 |  |  | 0.1 | 0.1 | A | [9 empty] | 1293 | 0 | 443 | 0 | 0 | 184 | 0 | 498 | 0 | 207 | 0 | 0 | 0 | 63
2020-03-01 | C54700 | 3 | 중탄소 | AE15B38M | 연주종료 | Al 탈산 | T | 32 | 72 | 48550 | 115.62 | A | A | A |  | 1 |  | 1 | 1535 | 1559 | 8100 |  |  | 8100 | 84.46 | 35 | 95900 | 1652 |  | N | 56 | 51 |  |  | C54697 | 05 |  |  |  | 정종훈 | 2 |  |  | Y |  | Y |  | 98.2 | 11-8 | 337.91 | 0 | A |  | 1640 | 2 | 0.53 | 1570 | 1.46 | 73 | 29 | 353 | 5:53 | 20 | 20 | 0 | 0 |  | 0 | 12 |  | AR | 2020-03-01 09:42 |  | 18 | 2020-03-01 09:29 | 30 |  |  |  |  | Y | [5 empty] | N |  |  | 5 | 14.65 | 0 | [23 empty] | 0 | 0 | B | [9 empty] | 35 | 0 | 50 | 0 | 0 | 0 | 0 | 700 | 0 | 300 | 0 | 0 | 0 | 0 |  |  | 5 | 0.108
2020-03-01 | A57297 | 1 | 고탄소 | STB2 |  | Al 탈산 | B | 5 | 43 | 51200 | 84.17 | A | A | A |  | 1 | 1 |  | 1520 | 1577 | 4900 |  |  | 4900 | 58.92 | 10 | 83164 | 1586 |  | Y | 46 | 31 | [7 empty] | 정용태 | 3 |  |  |  |  | Y |  | 103.6 | 12-9 | 196.37 | 0 | A |  | 1560 | 3 | 0.3 | 1522 | 1.03 | 66 | 28 | 251 | 4:11 | 25 | 26 | 32 | 0 |  | 0 |  |  | AR | 2020-03-01 09:50 | 2020-03-01 10:30 | 39 | 2020-03-01 09:49 | 41 |  |  |  |  | Y |  |  |  | Y | [5 empty] | 135.87 | 0 | [20 empty] | 1.46 |  |  | 40.33 | 6.18 | A | [9 empty] | 0 | 42 | 246 | 32 | 0 | 0 | 0 | 807 | 0 | 298 | 0 | 0 | 0 | 25
2020-03-01 | B57129 | 2 | 중탄소 | SCM440HF |  | Al 탈산 | B | 21 | 48 | 50350 | 94.17 | A | A |  | A | 1 |  | 1 | 1540 | 1527 | 7600 |  |  | 7600 | 68.88 | 14 | 110339 | 1625 |  | N | 50 | 37 |  |  | A57294 | 05 |  |  |  | 임현진 | 2 |  |  |  |  | Y |  |  |  | 368.67 | 0 | A |  | 1613 | 1 | 0.03 | 1555 | 1.6 | 62 | 21 | 243 | 4:03 | 18 | 19 | 0 | 0 |  | 0 | 0 |  | AR | 2020-03-01 10:09 | 2020-03-01 10:39 | 31 | 2020-03-01 09:59 | 40 |  |  |  |  | Y | [8 empty] | 5 | 9.4 | 0 | [20 empty] | 0.93 |  |  | 0.09 | 0.09 | A | [9 empty] | 1297 | 0 | 454 | 0 | 0 | 163 | 0 | 504 | 0 | 205 | 0 | 0 | 0 | 0
2020-03-01 | C54701 | 3 | 중탄소 | AE15B38M | TUNDISH교체전 | Al 탈산 | T | 1 | 53 | 50350 | 111.78 | A | A | A |  | 1 |  | 1 | 1535 | 1567 | 7500 |  |  | 7500 | 94.39 | 29 | 79460 | 1661 |  | N | 52 | 45 |  |  | C54698 | 07 |  |  |  | 도주용 | 2 |  | Y |  |  | Y | 4 | 96.6 | 11-10 | 246.47 | 0 | A |  | 1651 | 2 | 0.45 | 1570 | 1.84 | 73 | 33 | 337 | 5:37 | 20 | 22 | 0 | 0 |  | 0 | 5 |  | AR | 2020-03-01 10:55 |  | 21 | 2020-03-01 10:39 | 38 |  |  |  |  | Y | [5 empty] | N |  |  | 5 | 11.56 | 0 | [23 empty] | 0 | 0 | A | [9 empty] | 54 | 0 | 48 | 0 | 0 | 0 | 0 | 601 | 0 | 301 | 0 | 0 | 0 | 23 |  |  | 5 | 0.131
2020-03-01 | A57298 | 1 | 고탄소 | STB2 |  | Al 탈산 | B | 16 | 48 | 51200 | 119.98 | A | A | A |  | 1 | 1 |  | 1520 | 1539 | 7700 |  |  | 7700 | 75.84 | 12 | 101532 | 1573 | 362 | Y | 81 | 52 | [7 empty] | 정용태 | 3 |  |  |  |  | Y |  | 107.6 | 13-2 | 528.91 | 0 | A |  | 1573 | 3 | 0.34 | 1529 | 1.13 | 73 | 42 | 291 | 4:51 | 25 | 25 | 33 | 0 |  | 0 |  |  | AR | 2020-03-01 11:23 | 2020-03-01 11:36 | 13 | 2020-03-01 11:22 | 13 |  |  |  |  | Y |  |  |  | Y | [5 empty] | 0.2 | 0 | [20 empty] | 1.31 |  |  | 46.17 | 6.18 | A | [9 empty] | 0 | 67 | 273 | 26 | 0 | 0 | 0 | 1590 | 0 | 1152 | 0 | 0 | 0 | 37
2020-03-01 | B57130 | 2 | 중탄소 | SCM440HF |  | Al 탈산 | B | 30 | 3 | 54550 | 89.43 | A | A |  | A | 1 |  | 1 | 1540 | 1544 | 6800 |  |  | 6800 | 63.83 | 14 | 106528 | 1624 |  | Y | 39 | 33 | [7 empty] | 임현진 | 2 |  |  |  |  | Y |  | 101.05 | 13-6 | 325.7 | 0 | A |  | 1616 | 1 | 0.04 | 1559 | 1.51 | 66 | 21 | 279 | 4:39 | 18 | 19 | 0 | 0 |  | 0 | 0 |  | AR | 2020-03-01 11:14 | 2020-03-01 11:39 | 25 | 2020-03-01 11:02 | 38 |  |  |  |  | Y | [8 empty] | 5 | 11.36 | 0 | [20 empty] | 1.32 |  |  | 0.15 | 0.15 | A | [9 empty] | 1284 | 0 | 453 | 0 | 0 | 148 | 0 | 498 | 0 | 312 | 0 | 0 | 0 | 44
2020-03-01 | C54702 | 3 | 중탄소 | SCM440HF |  | Al 탈산 | B | 15 | 67 | 50100 | 101.12 | A | A |  | A | 1 |  | 1 | 1535 | 1531 | 8300 |  |  | 8300 | 95.14 | 12 | 87238 | 1644 |  | Y | 56 | 41 |  |  | C54699 | 05 |  |  |  | 정종훈 | 2 |  | Y |  |  | Y |  | 102 | 12-3 | 354.68 | 0 | A |  | 1626 | 1 | 0.03 | 1563 | 1.5 | 70 | 27 | 251 | 4:11 | 18 | 19 | 0 | 0 |  | 0 | 0 |  | AR | 2020-03-01 12:05 | 2020-03-01 12:42 | 38 | 2020-03-01 11:51 | 51 |  |  |  |  | Y | [8 empty] | 4.6 | 14.21 | 0 | [20 empty] | 1.02 |  |  | 0.21 | 0.21 | A | [9 empty] | 1532 | 0 | 446 | 0 | 0 | 0 | 0 | 607 | 0 | 299 | 0 | 0 | 0 | 20 |  |  | 7
2020-03-01 | B57131 | 2 | 고탄소 | STB2 |  | Al 탈산 | B | 36 | 3 | 55200 | 93.5 | A | A | A |  | 1 | 1 |  | 1530 | 1536 | 5600 |  |  | 5600 | 66.19 | 10 | 84610 | 1575 |  | Y | 45 | 32 | [7 empty] | 임현진 | 2 |  |  |  |  | N |  | 89.3 | 12-2 | 124.17 | 0 | A |  | 1575 | 3 | 0.33 | 1518 | 1.16 | 62 | 32 | 270 | 4:30 | 25 | 25 | 34 | 0 |  | 0 |  |  | AR | 2020-03-01 12:16 | 2020-03-01 12:40 | 24 | 2020-03-01 12:16 | 24 | [8 empty] | Y | [5 empty] | 314.7 | 0 | [20 empty] | 1.27 |  |  | 47.12 | 6.18 | A | [9 empty] | 0 | 1604 | 0 | 252 | 0 | 150 | 0 | 303 | 0 | 0 | 0 | 0 | 0 | 192
2020-03-01 | C54703 | 3 | 중탄소 | SCM440HF |  | Al 탈산 | B | 33 | 80 | 48800 | 108.05 | A | A | A |  | 1 |  | 1 | 1535 | 1572 | 7000 |  |  | 7000 | 74.76 | 11 | 93632 | 1643 |  | Y | 42 | 37 | [15 empty] | 98.1 | 11-7 | 251.67 | 0 | A |  | 1632 | 2 | 0.44 | 1557 | 1.83 | 64 | 28 | 374 | 6:14 | 18 | 19 | 0 | 0 |  | 0 | 25 |  | AR | 2020-03-01 13:27 | 2020-03-01 13:50 | 23 | 2020-03-01 13:02 | 48 |  |  |  |  | Y | [5 empty] | N |  |  | 5 | 14.04 | 0 | [20 empty] | 0.93 |  |  | 0.01 | 0 | A | [9 empty] | 1478 | 0 | 465 | 0 | 0 | 0 | 0 | 600 | 0 | 300 | 0 | 0 | 0 | 21 |  |  | 5
2020-03-01 | B57132 | 2 | 고탄소 | STB2 |  | Al 탈산 | B | 37 | 6 | 54000 | 96.37 | A | A | A |  | 1 | 1 |  | 1530 | 1556 | 6200 |  |  | 6200 | 73.28 | 10 | 84610 | 1586 |  | Y | 47 | 36 |  |  | B57129 | 05 |  |  |  | 임현진 | 2 |  |  |  |  | Y |  | 104.2 | 13-9 | 242.25 | 0 | A |  | 1586 | 3 | 0.33 | 1523 | 1.26 | 67 | 35 | 273 | 4:33 | 25 | 25 | 35 | 0 |  | 0 |  |  | AR | 2020-03-01 13:17 | 2020-03-01 13:34 | 17 | 2020-03-01 13:17 | 17 | [8 empty] | Y | [5 empty] | 0.22 | 0 | [20 empty] | 1.27 |  |  | 48.22 | 6.18 | A | [9 empty] | 0 | 1808 | 0 | 207 | 0 | 149 | 0 | 1107 | 0 | 103 | 0 | 0 | 0 | 70
2020-03-01 | B57133 | 2 | 고탄소 | STB2 |  | Al 탈산 | B | 21 | 49 | 49700 | 92.55 | A | A | C |  | 1 | 1 |  | 1530 | 1557 | 6100 |  |  | 6100 | 60.08 | 12 | 101532 | 1577 |  | Y | 46 | 35 |  |  | B57130 | 05 |  |  |  | 임현진 | 2 |  |  |  |  | Y |  | 115 | 13-10 | 345.5 | 0 | A |  | 1577 | 3 | 0.31 | 1523 | 1.17 | 67 | 37 | 267 | 4:27 | 25 | 25 | 36 | 0 |  | 0 |  |  | AR | 2020-03-01 14:15 | 2020-03-01 14:37 | 21 | 2020-03-01 14:15 | 22 |  |  |  |  | Y |  |  |  | Y | [5 empty] | 270.3 | 0 | [20 empty] | 1.22 |  |  | 56.77 | 6.18 | A | [9 empty] | 0 | 2068 | 0 | 303 | 0 | 149 | 0 | 603 | 0 | 104 | 0 | 0 | 0 | 71
2020-03-01 | C54704 | 3 | 중탄소 | SCM440 |  | Al 탈산 | B | 32 | 73 | 48850 | 100.75 | A | A | C |  | 1 |  | 1 | 1535 | 1514 | 8100 |  |  | 8100 | 53.51 | 20 | 151377 | 1646 |  | Y | 52 | 43 | [15 empty] | 101.1 | 12-1 | 341.25 | 0 | A |  | 1626 | 2 | 0.42 | 1572 | 1.46 | 76 | 30 | 309 | 5:09 | 15 | 15 | 0 | 0 |  | 0 | 12 |  | N2 | 2020-03-01 14:26 | 2020-03-01 14:56 | 30 | 2020-03-01 14:14 | 42 |  |  |  |  | Y | [5 empty] | Y |  |  |  | 4.94 | 0 | [20 empty] | 1.59 |  |  | 0.02 | 0 | A | [9 empty] | 1658 | 0 | 280 | 0 | 0 | 0 | 0 | 700 | 0 | 300 | 0 | 0 | 0 | 37 |  |  | 5
2020-03-01 | B57134 | 2 | 고탄소 | STB2 |  | Al 탈산 | B | 16 | 49 | 51600 | 89.53 | A | C | C |  | 1 | 1 |  | 1530 | 1555 | 6000 |  |  | 6000 | 59.09 | 12 | 101532 | 1586 |  | Y | 47 | 34 |  |  | B57131 | 05 |  |  |  | 박용우 | 2 |  |  | Y |  | Y |  |  |  | 296.25 | 0 | A |  | 1569 | 3 | 0.3 | 1523 | 1.1 | 67 | 36 | 281 | 4:41 | 25 | 26 | 37 | 0 |  | 0 |  |  | AR | 2020-03-01 15:16 | 2020-03-01 15:48 | 33 | 2020-03-01 15:15 | 33 |  |  |  |  | Y |  |  |  | Y | [5 empty] | 0.23 | 0 | [20 empty] | 1.18 |  |  | 61.73 | 6.18 | A | [9 empty] | 0 | 1937 | 0 | 257 | 0 | 146 | 0 | 905 | 0 | 105 | 0 | 0 | 0 | 35
2020-03-01 | C54705 | 3 | 중탄소 | 42CRMOS4HAM |  | Si 탈산 | B | 1 | 54 | 50300 | 95.52 | A | C | C |  | 1 |  | 1 | 1535 | 1572 | 7000 |  |  | 7000 | 168.37 | 5 | 41575 | 1625 |  | Y | 43 | 39 | [15 empty] | 102.05 | 12-5 | 34.26 | 222.98 | A |  | 1618 | 2 | 0.41 | 1562 | 1.3 | 70 | 30 | 385 | 6:25 | 18 | 18 | 0 | 0 |  | 0 | 10 |  | N2 | 2020-03-01 15:32 | 2020-03-01 16:03 | 32 | 2020-03-01 15:21 | 42 |  |  |  |  | Y | [5 empty] | N |  |  |  | 2.98 | 3.03 | [23 empty] | 0 | 0 | A | [9 empty] | 1813 | 0 | 315 | 0 | 0 | 0 | 0 | 396 | 0 | 0 | 0 | 0 | 0 | 58 |  |  | 5
2020-03-01 | B57135 | 2 | 고탄소 | STB2 |  | Al 탈산 | B | 36 | 4 | 53500 | 86.07 | C | C | C |  | 1 | 1 |  | 1530 | 1536 | 6700 |  |  | 6700 | 65.99 | 12 | 101532 | 1584 |  | Y | 46 | 37 |  |  | B57132 | 07 |  |  |  | 고승만 | 2 |  |  | Y |  | Y |  | 109.05 | 14-5 | 108.22 | 0 | A |  | 1584 | 3 | 0.33 | 1527 | 1.43 | 71 | 31 | 270 | 4:30 | 25 | 25 | 38 | 0 |  | 0 |  |  | AR | 2020-03-01 16:14 | 2020-03-01 16:56 | 43 | 2020-03-01 16:13 | 43 |  |  |  |  | Y |  |  |  | Y | [5 empty] | 325.36 | 0 | [20 empty] | 1.38 |  |  | 90.26 | 6.18 | A | [9 empty] | 0 | 2001 | 0 | 279 | 0 | 151 | 0 | 904 | 0 | 108 | 0 | 0 | 0 | 78
2020-03-01 | C54706 | 3 | 중탄소 | 42CRMOS4HAM |  | Si 탈산 | B | 15 | 68 | 49600 | 99.43 | C | C | C |  | 2 |  | 1 | 1535 | 1597 | 6000 |  |  | 6000 | 61.41 | 13 | 97711 | 1628 | 378 | Y | 49 | 27 |  | Y | [6 empty] | 2 |  |  |  |  | Y |  | 100.7 | 12-1 | 0 | 296.94 | A |  | 1614 | 2 | 0.43 | 1557 | 1.33 | 65 | 28 | 404 | 6:44 | 18 | 18 | 0 | 0 |  | 0 | 8 |  | N2 | 2020-03-01 16:57 | 2020-03-01 17:13 | 16 | 2020-03-01 16:49 | 24 |  |  |  |  | Y | [5 empty] | N |  |  |  | 2.91 | 3.32 | [23 empty] | 0 | 0.01 | A | [9 empty] | 1756 | 0 | 137 | 0 | 0 | 0 | 0 | 402 | 0 | 0 | 0 | 0 | 0 | 44 |  |  | 5
2020-03-01 | B57136 | 2 | 고탄소 | STB2 |  | Al 탈산 | B | 37 | 7 | 54800 | 87.7 | C | C | C |  | 1 | 1 |  | 1530 | 1537 | 6700 |  |  | 6700 | 65.99 | 12 | 101532 | 1564 | 1071 | Y | 50 | 39 |  |  | B57133 | 07 |  |  |  | 고승만 | 2 |  |  | Y |  |  |  | 108.05 | 14-3 | 363.28 | 0 | A |  | 1564 | 3 | 0.32 | 1524 | 1.08 | 68 | 28 | 276 | 4:36 | 25 | 25 | 39 | 0 |  | 0 |  |  | AR | 2020-03-01 17:16 | 2020-03-01 18:03 | 46 | 2020-03-01 17:16 | 47 |  |  |  |  | Y |  |  |  | Y | [5 empty] | 242.33 | 0 | [20 empty] | 1.2 |  |  | 133.27 | 6.18 | A | [9 empty] | 0 | 1979 | 0 | 288 | 0 | 150 | 0 | 951 | 0 | 104 | 0 | 0 | 0 | 59
2020-03-01 | C54707 | 3 | 중탄소 | 42CRMOS4HAM | TUNDISH교체전 | Si 탈산 | B | 33 | 81 | 49000 | 94.67 | C | C | C |  | 2 |  | 1 | 1535 | 1560 | 7800 |  |  | 7800 | 59.62 | 18 | 130830 | 1630 |  | Y | 48 | 41 |  | Y | [6 empty] | 2 |  |  |  |  | Y |  | 100.7 | 11-9 | 0 | 359.39 | A |  | 1624 | 2 | 0.42 | 1565 | 1.51 | 73 | 30 | 442 | 7:22 | 18 | 18 | 0 | 0 |  | 0 | 8 |  | N2 | 2020-03-01 17:59 | 2020-03-01 18:18 | 19 | 2020-03-01 17:50 | 27 |  |  |  |  | Y | [5 empty] | N |  |  |  | 2.85 | 3.38 | [15 empty] | 0 | [7 empty] | 0 | 0 | A | [9 empty] | 1732 | 0 | 236 | 0 | 0 | 0 | 0 | 392 | 0 | 0 | 0 | 0 | 0 | 50 |  |  | 5
2020-03-01 | A57299 | 1 | 고탄소 | STB2 |  | Al 탈산 | B | 11 | 8 | 53400 | 97.5 | C | C | C |  | 1 | 1 |  | 1520 | 1541 | 7600 |  |  | 7600 | 74.85 | 12 | 101532 | 1560 |  | Y | 59 | 48 | [15 empty] | 103.5 | 13-7 | 238.02 | 0 | A |  | 1560 | 3 | 0.3 | 1525 | 0.9 | 69 | 28 | 270 | 4:30 | 25 | 25 | 40 | 0 |  | 0 |  |  | AR | 2020-03-01 18:28 | 2020-03-01 19:07 | 40 | 2020-03-01 18:27 | 40 |  |  |  |  | Y |  |  |  | Y | [5 empty] | 237.5 | 0 | [20 empty] | 1.08 |  |  | 137.55 | 6.18 | A | [9 empty] | 0 | 36 | 276 | 19 | 0 | 0 | 0 | 949 | 0 | 767 | 0 | 0 | 0 | 36
2020-03-01 | B57137 | 2 | 고탄소 | SF70CVM | TUNDISH교체 | Si 탈산 | B | 21 | 50 | 49600 | 139 | C | C |  | C | 1 |  | 1 | 1530 | 1547 | 8800 |  |  | 8800 | 94.55 | 11 | 93071 | 1677 |  | Y | 64 | 45 | [7 empty] | 고승만 | 2 |  |  |  |  | Y |  | 95.4 | 11-9 | 1.71 | 347.8 | A |  | 1649 | 1 | 0.08 | 1567 | 1.28 | 92 | 47 | 335 | 5:35 | 16 | 20 | 0 | 0 |  | 0 | 0 |  | N2 | 2020-03-01 19:14 | 2020-03-01 19:44 | 30 | 2020-03-01 18:45 | 59 |  |  |  |  | Y | [8 empty] | 5 | 0 | 24.6 | [19 empty] | 2.09 |  |  |  | 0.57 | 0.57 | B | [9 empty] | 0 | 0 | 346 | 0 | 0 | 0 | 0 | 1101 | 0 | 626 | 0 | 0 | 0 | 35 |  |  |  |  | 1
2020-03-01 | C54708 | 3 | 저탄소 | SM25C | 연주시작 | Al 탈산 | T | 32 | 74 | 48500 | 98.27 | C | C | C |  | 1 |  | 1 | 1535 | 1570 | 6200 |  |  | 6200 | 64.49 | 35 | 96145 | 1668 |  | N | 42 | 36 | [8 empty] | 2 |  |  |  |  | Y |  | 95.2 | 11-5 | 280.63 | 0 | A |  | 1662 | 2 | 0.43 | 1606 | 2 | 96 | 43 | 340 | 5:40 | 10 | 10 | 0 | 0 |  | 0 | 28 |  | AR | 2020-03-01 19:03 |  | 31 | 2020-03-01 18:35 | 59 |  |  |  |  | Y | [5 empty] | Y |  |  |  | 6.2 | 0.89 | [23 empty] | 0 | 0 | A | [9 empty] | 0 | 0 | 222 | 0 | 0 | 0 | 0 | 545 | 0 | 201 | 88 | 0 | 0 | 17 |  |  | 9 |  | 1
2020-03-01 | A57300 | 1 | 고탄소 | STB2 |  | Al 탈산 | B | 5 | 44 | 51200 | 92.22 | C | C | C |  | 1 | 1 |  | 1520 | 1530 | 6800 |  |  | 6800 | 44.65 | 18 | 152298 | 1546 |  | Y | 53 | 43 | [7 empty] | 박안희 | 2 |  |  | Y |  |  |  | 105.75 | 13-1 | 293.56 | 0 | A |  | 1546 | 3 | 0.27 | 1514 | 0.84 | 58 | 22 | 270 | 4:30 | 25 | 25 | 41 | 0 |  | 0 |  |  | AR | 2020-03-01 19:45 | 2020-03-01 20:12 | 27 | 2020-03-01 19:44 | 28 |  |  |  |  | Y |  |  |  | Y | [5 empty] | 172.29 | 0 | [20 empty] | 1.36 |  |  | 151.66 | 6.18 | A | [9 empty] | 0 | 21 | 321 | 16 | 0 | 0 | 0 | 595 | 0 | 546 | 0 | 0 | 0 | 0
2020-03-01 | B57138 | 2 | 고탄소 | SF70CVM |  | Si 탈산 | B | 20 | 79 | 47050 | 113.37 | C | C |  | C | 1 |  | 1 | 1530 | 1525 | 8300 |  |  | 8300 | 89.18 | 11 | 93071 | 1635 |  | Y | 52 | 48 | 507 분 대기래들 | [6 empty] | 고승만 | 2 |  |  |  |  | Y |  | 96.15 | 11-5 | 0 | 299.44 | A |  | 1626 | 1 | 0.06 | 1546 | 1.51 | 71 | 39 | 285 | 4:45 | 16 | 17 | 0 | 0 |  | 0 | 0 |  | N2 | 2020-03-01 20:20 | 2020-03-01 20:46 | 26 | 2020-03-01 19:59 | 47 |  |  |  |  | Y | [8 empty] | 5.8 | 0 | 14.51 | [23 empty] | 0.5 | 0.5 | A | [9 empty] | 37 | 0 | 454 | 0 | 0 | 0 | 0 | 550 | 0 | 203 | 0 | 0 | 0 | 51
2020-03-01 | C54709 | 3 | 저탄소 | SM25C | 연주종료 | Al 탈산 | T | 1 | 55 | 49400 | 79.17 | C | C | C |  | 1 |  | 1 | 1535 | 1590 | 5200 |  |  | 5200 | 61.06 | 31 | 85157 | 1638 |  | N | 45 | 36 | [8 empty] | 2 |  |  |  |  | Y |  | 93.35 | 11-6 | 204.93 | 0 | A |  | 1631 | 2 | 0.41 | 1588 | 1.72 | 78 | 34 | 315 | 5:15 | 10 | 10 | 0 | 0 |  | 0 | 9 |  | AR | 2020-03-01 19:49 |  | 50 | 2020-03-01 19:40 | 59 |  |  |  |  | Y | [5 empty] | Y |  |  |  | 9.89 | 0 | [23 empty] | 0.01 | 0 | A | [9 empty] | 0 | 0 | 0 | 0 | 0 | 0 | 0 | 564 | 0 | 288 | 0 | 0 | 0 | 12 |  |  | 5
2020-03-01 | A57301 | 1 | 고탄소 | P-STB2 | 유사강종연연주 | Al 탈산 | B | 16 | 50 | 51000 | 101.67 | C | C | C |  | 1 | 1 |  | 1520 | 1534 | 7700 |  |  | 7700 | 227.51 | 4 | 33844 | 1558 | 367 | Y | 57 | 52 | [7 empty] | 박안희 | 3 |  |  | Y |  |  |  | 102.65 | 12-7 | 288.32 | 0 | A |  | 1558 | 3 | 0.39 | 1517 | 0.95 | 61 | 30 | 278 | 4:38 | 25 | 30 | 42 | 0 |  | 0 |  |  | AR | 2020-03-01 21:02 | 2020-03-01 21:17 | 15 | 2020-03-01 21:01 | 16 |  |  |  |  | Y |  |  |  | Y | [5 empty] | 180.19 | 0 | [20 empty] | 1.21 |  |  | 153.57 | 6.18 | A |  |  | 10.144 | 21.482 | 59.574 | 0.067 | 5.872 | 2.773 | 1941.92 | 0 | 17 | 233 | 22 | 0 | 0 | 0 | 1046 | 0 | 667 | 0 | 0 | 0 | 24 | 300 | 318.1
2020-03-01 | B57139 | 2 | 고탄소 | SF70CVM |  | Si 탈산 | B | 36 | 5 | 54350 | 112.18 | C | C |  | C | 1 |  | 1 | 1530 | 1524 | 7100 |  |  | 7100 | 76.29 | 11 | 93071 | 1626 |  | Y | 45 | 37 | [7 empty] | 고승만 | 2 |  |  |  |  | Y |  | 102.85 | 13-7 | 0 | 48.86 | A |  | 1606 | 1 | 0.05 | 1540 | 1.23 | 65 | 25 | 306 | 5:06 | 16 | 16 | 0 | 0 |  | 0 | 0 |  | N2 | 2020-03-01 21:29 | 2020-03-01 21:46 | 17 | 2020-03-01 21:05 | 41 |  |  |  |  | Y | [8 empty] | 3.8 | 0 | 9.71 | [23 empty] | 0.12 | 0.12 | A | [9 empty] | 0 | 0 | 500 | 0 | 0 | 0 | 0 | 546 | 0 | 308 | 0 | 0 | 0 | 73
2020-03-01 | C54710 | 3 | 저탄소 | SM25C | 연주종료 | Al 탈산 | T | 15 | 69 | 49400 | 76.92 | C | C | C |  | 1 |  | 1 | 1535 | 1580 | 5100 |  |  | 5100 | 61.89 | 30 | 82410 | 1657 |  | Y | 43 | 30 | [8 empty] | 2 |  |  |  |  | Y |  | 99.35 | 11-10 | 179.36 | 0 | A |  | 1642 | 2 | 0.41 | 1594 | 2 | 84 | 38 | 321 | 5:21 | 10 | 10 | 0 | 0 |  | 0 | 10 |  | AR | 2020-03-01 20:58 |  | 38 | 2020-03-01 20:47 | 49 |  |  |  |  | Y | [5 empty] | Y |  |  |  | 4.95 | 0 | [23 empty] | 0.88 | 0 | A | [9 empty] | 0 | 0 | 5 | 0 | 0 | 0 | 0 | 532 | 0 | 201 | 0 | 0 | 0 | 21 |  |  | 6
2020-03-01 | A57302 | 1 | 고탄소 | P-STB2 |  | Al 탈산 | B | 30 | 4 | 55000 | 96.68 | C | C | D |  | 1 | 1 |  | 1520 | 1533 | 6900 |  |  | 6900 | 67.96 | 12 | 101532 | 1561 |  | Y | 52 | 43 | [7 empty] | 박안희 | 2 |  |  | Y |  |  |  | 101.4 | 13-6 | 297.77 | 0 | A |  | 1561 | 3 | 0.3 | 1511 | 1.11 | 55 | 27 | 6 | 0:06 | 25 | 30 | 43 | 0 |  | 0 |  |  | AR | 2020-03-01 22:07 | 2020-03-01 22:20 | 13 | 2020-03-01 22:07 | 13 |  |  |  |  | Y |  |  |  | Y | [5 empty] | 222.55 | 0 | [20 empty] | 1.1 |  |  | 158.22 | 6.18 | A |  |  | 9.026 | 22.696 | 58.87 | 0.13 | 6.522 | 2.593 | 1950.19 | 0 | 21 | 275 | 15 | 0 | 0 | 0 | 740 | 0 | 612 | 0 | 0 | 0 | 0
2020-03-01 | B57140 | 2 | 고탄소 | SF70CVM |  | Si 탈산 | B | 37 | 8 | 54850 | 113.5 | C | C |  | D | 1 |  | 1 | 1530 | 1517 | 7300 |  |  | 7300 | 78.43 | 11 | 93071 | 1624 |  | Y | 45 | 37 | [7 empty] | 고승만 | 2 |  |  |  |  | Y |  | 98.95 | 13-2 | 0 | 146.66 | A |  | 1604 | 1 | 0.09 | 1537 | 1.33 | 62 | 22 | 294 | 4:54 | 16 | 17 | 0 | 0 | 60 | 0 | 0 |  | N2 | 2020-03-01 22:36 | 2020-03-01 22:51 | 15 | 2020-03-01 22:10 | 41 |  |  |  |  | Y | [8 empty] | 4.5 | 0 | 14.4 | [23 empty] | 0.15 | 0.15 | A | [9 empty] | 0 | 0 | 393 | 0 | 0 | 0 | 0 | 700 | 0 | 310 | 0 | 0 | 0 | 91
2020-03-01 | C54711 | 3 | 저탄소 | SM25C | 연주종료 | Al 탈산 | T | 33 | 82 | 48200 | 86.92 | C | C | D |  | 1 |  | 1 | 1535 | 1572 | 6200 |  |  | 6200 | 57.87 | 39 | 107133 | 1630 |  | Y | 42 | 37 |  |  |  | 05 |  |  |  |  | 2 |  | Y |  |  | Y |  | 99.4 | 11-8 | 100.54 | 0 | A |  | 1625 | 2 | 0.43 | 1590 | 1.06 | 80 | 38 | 348 | 5:48 | 10 | 10 | 0 | 0 |  | 0 | 10 |  | AR | 2020-03-01 22:23 |  | 12 | 2020-03-01 22:10 | 25 |  |  |  |  | Y | [5 empty] | Y |  |  |  | 6.42 | 0 | [23 empty] | 0.95 | 0 | A | [9 empty] | 0 | 0 | 22 | 0 | 0 | 0 | 0 | 382 | 0 | 201 | 0 | 0 | 0 | 22 |  |  | 5
2020-03-01 | A57303 | 1 | 고탄소 | P-STB2 |  | Al 탈산 | B | 11 | 9 | 53600 | 86.47 | C | D | D |  | 1 | 1 |  | 1520 | 1602 | 4300 |  |  | 4300 | 42.35 | 12 | 101532 | 1549 |  | Y | 43 | 28 | [15 empty] | 101.1 | 13-4 | 263.19 | 0 | A |  | 1549 | 3 | 0.29 | 1514 | 0.8 | 58 | 26 | 238 | 3:58 | 25 | 31 | 44 | 0 |  | 0 |  |  | AR | 2020-03-01 23:00 | 2020-03-01 23:20 | 20 | 2020-03-01 22:59 | 21 |  |  |  |  | Y |  |  |  | Y | [5 empty] | 200.7 | 0 | [20 empty] | 1.29 |  |  | 159.16 | 6.18 | A |  |  | 8.729 | 23.006 | 58.764 | 0.117 | 6.732 | 2.554 | 1950.19 | 0 | 32 | 235 | 22 | 0 | 0 | 0 | 548 | 0 | 519 | 0 | 0 | 0 | 31
2020-03-01 | B57141 | 2 | 고탄소 | SF70CVM |  | Si 탈산 | B | 21 | 51 | 49400 | 98.22 | C | D |  | D | 1 |  | 1 | 1530 | 1524 | 7000 |  |  | 7000 | 75.21 | 11 | 93071 | 1575 |  | Y | 50 | 38 | [7 empty] | 고승만 | 3 |  |  |  |  | Y |  |  |  | 0 | 234.71 | A |  | 1595 | 1 | 0.09 | 1540 | 0 | 65 | 28 | 275 | 4:35 | 16 | 17 | 0 | 0 |  | 0 | 0 |  | N2 | 2020-03-01 23:26 | 2020-03-01 23:51 | 25 | 2020-03-01 23:12 | 39 |  |  |  |  | Y | [8 empty] | 4.5 | 0 | 15.99 | [23 empty] | 0.35 | 0.35 | A | [9 empty] | 0 | 0 | 36 | 0 | 0 | 0 | 0 | 1423 | 0 | 552 | 0 | 0 | 0 | 45
2020-03-01 | C54712 | 3 | 저탄소 | SM25C | 연주종료 | Al 탈산 | T | 32 | 75 | 47850 | 71.52 | D | D | D |  | 1 |  | 1 | 1535 | 1570 | 5400 |  |  | 5400 | 54.61 | 36 | 98892 | 1630 |  | Y | 42 | 28 | [7 empty] | 박지웅 | 2 |  |  |  |  | Y |  | 100.4 | 11-10 | 88.45 | 0 | A |  | 1628 | 2 | 0.43 | 1586 | 2.1 | 76 | 26 | 322 | 5:22 | 10 | 10 | 0 | 0 |  | 0 | 10 |  | AR | 2020-03-01 23:14 |  | 39 | 2020-03-01 23:04 | 49 |  |  |  |  | Y | [5 empty] | Y |  |  |  | 5.4 | 0 | [23 empty] | 0.49 | 0 | A | [9 empty] | 0 | 0 | 0 | 0 | 0 | 0 | 0 | 606 | 0 | 200 | 0 | 0 | 0 | 0 |  |  | 5
2020-03-01 | A57304 | 1 | 고탄소 | P-STB2 |  | Al 탈산 | B | 5 | 45 | 52000 | 90.03 | D | D | D |  | 1 | 1 |  | 1520 | 1565 | 4800 |  |  | 4800 | 47.28 | 12 | 101532 | 1564 |  | Y | 44 | 30 | [7 empty] | 김덕진 | 2 |  | Y |  |  |  |  | 101 | 12-6 | 210.78 | 0 | A |  | 1564 | 3 | 0.27 | 1509 | 1.2 | 53 | 26 | 251 | 4:11 | 25 | 30 | 45 | 0 |  | 0 |  |  | AR | 2020-03-02 00:07 | 2020-03-02 00:24 | 17 | 2020-03-02 00:07 | 17 |  |  |  |  | Y |  |  |  | Y | [5 empty] | 199.43 | 0 | [20 empty] | 1.23 |  |  | 160.37 | 6.18 | A |  |  | 8.86 | 23.783 | 57.73 | 0.122 | 6.515 | 2.427 | 1897.86 | 0 | 0 | 288 | 21 | 0 | 0 | 0 | 398 | 0 | 295 | 0 | 0 | 0 | 33
2020-03-01 | B57142 | 2 | 고탄소 | SF70CVM |  | Si 탈산 | B | 20 | 80 | 46850 | 92.13 | D | D |  | D | 1 |  | 1 | 1530 | 1564 | 4700 |  |  | 4700 | 50.5 | 11 | 93071 | 1616 |  | Y | 42 | 26 | [7 empty] | 김익규 | 3 |  |  |  |  | Y |  | 97.25 | 11-6 | 0 | 184.74 | A |  | 1598 | 1 |  | 1538 | 0 | 63 | 26 |  | : | 16 | 17 | 0 | 0 |  | 0 | 0 |  | N2 | 2020-03-02 00:22 | 2020-03-02 00:53 | 31 | 2020-03-02 | 53 |  |  |  |  | Y | [8 empty] | 5 | 0 | 13.02 | [23 empty] | 0.34 | 0.34 | A | [9 empty] | 0 | 0 | 15 | 0 | 0 | 0 | 0 | 836 | 0 | 0 | 0 | 0 | 0 | 21
2020-03-01 | C54713 | 3 | 저탄소 | SM25C | 연주종료 | Al 탈산 | T | 1 | 56 | 49700 | 70.4 | D | D | D |  | 1 |  | 1 | 1535 | 1590 | 5300 |  |  | 5300 | 58.47 | 33 | 90651 | 1640 |  | Y | 41 | 27 | [7 empty] | 박지웅 | 2 |  |  |  |  | Y |  | 97.2 | 11-10 | 109.22 | 0 | A |  | 1618 | 2 | 0.42 | 1585 | 1.57 | 75 | 29 | 344 | 5:44 | 10 | 10 | 0 | 0 |  | 0 | 10 |  | AR | 2020-03-02 00:55 |  | 21 | 2020-03-02 00:48 | 28 |  |  |  |  | Y | [5 empty] | Y |  |  |  | 5.62 | 0 | [23 empty] | 0.24 | 0 | A | [9 empty] | 0 | 0 | 0 | 0 | 0 | 0 | 0 | 596 | 0 | 300 | 0 | 0 | 0 | 0
2020-03-01 | A57305 | 1 | 고탄소 | P-STB2 |  | Al 탈산 | B | 16 | 51 | 50700 | 79.02 | D | D | D |  | 1 | 1 |  | 1520 | 1583 | 4000 |  |  | 4000 | 39.4 | 12 | 101532 | 1556 |  | Y | 39 | 26 | [7 empty] | 김덕진 | 2 |  | Y |  |  |  |  | 106.4 | 12-10 | 186.41 | 0 | A |  | 1556 | 3 | 0.28 | 1515 | 1.03 | 59 | 31 | 251 | 4:11 | 25 | 30 | 46 | 0 |  | 0 |  |  | AR | 2020-03-02 01:06 | 2020-03-02 01:25 | 20 | 2020-03-02 01:05 | 20 |  |  |  |  | Y |  |  |  | Y | [5 empty] | 173.58 | 0 | [20 empty] | 1.32 |  |  | 161.44 | 6.18 | A |  |  | 8.965 | 24.882 | 55.455 | 0.128 | 6.185 | 2.228 | 1752.42 | 0 | 0 | 217 | 23 | 0 | 0 | 0 | 299 | 0 | 199 | 0 | 0 | 0 | 45
2020-03-01 | B57143 | 2 | 고탄소 | SF70CVM |  | Si 탈산 | B | 36 | 6 | 54200 | 97.42 | D | D |  | D | 1 |  | 2 | 1530 | 1587 | 4500 |  |  | 4500 | 44.32 | 12 | 101532 | 1615 |  | Y | 42 | 24 | [7 empty] | 김익규 | 2 |  |  |  |  | Y |  | 96.1 | 12-9 | 0 | 164 | A |  | 1599 | 1 | 0.09 | 1539 | 0 | 64 | 23 | 299 | 4:59 | 16 | 16 | 0 | 0 |  | 0 | 0 |  | N2 | 2020-03-02 01:24 | 2020-03-02 01:55 | 30 | 2020-03-02 01:05 | 49 |  |  |  |  | Y | [8 empty] | 4 | 0 | 14.23 | [23 empty] | 0 | 0 | A | [9 empty] | 0 | 0 | 26 | 0 | 0 | 0 | 0 | 685 | 0 | 0 | 0 | 0 | 0 | 31
2020-03-01 | A57306 | 1 | 고탄소 | P-STB2 |  | Al 탈산 | B | 30 | 5 | 54700 | 81.53 | D | D | D |  | 1 | 1 |  | 1520 | 1577 | 3600 |  |  | 3600 | 42.55 | 10 | 84610 | 1560 |  | Y | 38 | 23 | [7 empty] | 김덕진 | 2 |  | Y |  |  |  |  | 98.9 | 13-3 | 177.25 | 0 | A |  | 1560 | 3 | 0.28 | 1509 | 1.28 | 53 | 24 | 244 | 4:04 | 25 | 30 | 47 | 0 |  | 0 |  |  | AR | 2020-03-02 02:08 | 2020-03-02 02:33 | 25 | 2020-03-02 02:05 | 28 |  |  |  |  | Y |  |  |  | Y | [5 empty] | 177.54 | 0 | [20 empty] | 1.6 |  |  | 162.58 | 6.18 | A |  |  | 8.253 | 25.901 | 54.838 | 0.154 | 6.644 | 2.117 | 1773.63 | 0 | 20 | 282 | 10 | 0 | 0 | 0 | 297 | 0 | 294 | 0 | 0 | 0 | 44
2020-03-01 | C54714 | 3 | 저탄소 | SM25C | 연주종료 | Al 탈산 | T | 15 | 70 | 48950 | 68.87 | D | D | D |  | 1 |  | 1 | 1535 | 1596 | 5100 |  |  | 5100 | 38.68 | 48 | 131856 | 1631 |  | Y | 42 | 26 | [7 empty] | 박지웅 | 2 |  |  |  |  | Y |  | 96.15 | 11-7 | 97.63 | 0 | A |  | 1613 | 2 | 0.43 | 1583 | 1.58 | 73 | 26 | 322 | 5:22 | 10 | 10 | 0 | 0 |  | 0 | 10 |  | AR | 2020-03-02 02:00 |  | 37 | 2020-03-02 01:52 | 45 |  |  |  |  | Y | [5 empty] | Y |  |  |  | 6.35 | 0 | [23 empty] | 0.49 | 0 | A | [9 empty] | 0 | 0 | 118 | 0 | 0 | 0 | 0 | 600 | 0 | 300 | 0 | 0 | 0 | 0 |  |  | 5
2020-03-01 | B57144 | 2 | 고탄소 | SF70CVM | TUNDISH교체전 | Si 탈산 | B | 37 | 9 | 53750 | 109.83 | D | D |  | D | 1 |  | 1 | 1530 | 1557 | 5500 |  |  | 5500 | 62.16 | 12 | 88481 | 1614 |  | Y | 40 | 29 | [7 empty] | 김익규 | 2 |  |  |  |  | Y |  | 97.65 | 12-10 | 0 | 198.86 | A |  | 1593 | 1 | 0.06 | 1533 | 0 | 58 | 25 | 268 | 4:28 | 16 | 16 | 0 | 0 |  | 0 | 0 |  | N2 | 2020-03-02 02:48 | 2020-03-02 02:56 | 8 | 2020-03-02 02:17 | 39 |  |  |  |  | Y | [8 empty] | 4 | 0 | 9.87 | [23 empty] | 0.25 | 0.25 | A | [9 empty] | 0 | 0 | 23 | 0 | 0 | 0 | 0 | 726 | 0 | 0 | 0 | 0 | 0 | 61
2020-03-01 | A57307 | 1 | 고탄소 | P-STB2 |  | Al 탈산 | B | 11 | 10 | 52700 | 79.97 | D | D | D |  | 1 | 1 |  | 1520 | 1581 | 3900 |  |  | 3900 | 38.41 | 12 | 101532 | 1556 |  | Y | 40 | 24 | [7 empty] | 차승주 | 2 |  | Y |  |  |  |  | 105.05 | 13-9 | 123.25 | 0 | A |  | 1556 | 3 | 0.27 | 1512 | 1.1 | 56 | 24 | 239 | 3:59 | 25 | 30 | 48 | 0 |  | 0 |  |  | AR | 2020-03-02 03:07 | 2020-03-02 03:32 | 25 | 2020-03-02 03:07 | 26 |  |  |  |  | Y |  |  |  | Y | [5 empty] | 176.38 | 0 | [20 empty] | 1.11 |  |  | 163.66 | 6.18 | A |  |  | 12.672 | 21.36 | 55.378 | 0.17 | 4.37 | 2.592 | 1642.48 | 0 | 0 | 287 | 9 | 0 | 0 | 0 | 297 | 0 | 197 | 0 | 0 | 0 | 73
2020-03-01 | B57145 | 2 | 저탄소 | 16MNCRS5HAM | TUNDISH교체 | Si 탈산 | B | 21 | 52 | 0 | 105.77 | D | D |  | D | 1 |  | 1 | 1555 | 1604 | 8100 |  |  | 8100 | 86.78 | 11 | 93335 | 1694 |  | Y | 46 | 41 | [7 empty] | 김익규 | 3 |  |  |  |  | Y |  | 145.7 |  | 0 | 235.56 | A |  | 1674 | 1 | 0.13 | 1596 | 0 | 85 | 23 | 432 | 7:12 | 18 | 20 | 0 | 0 |  | 0 | 0 |  | N2 | 2020-03-02 03:44 | 2020-03-02 04:21 | 37 | 2020-03-02 03:25 | 56 |  |  |  |  | Y | [8 empty] | 5 | 0 | 19.75 | [19 empty] | 2.77 | 1.55 |  |  | 0.39 | 0.39 | A | [9 empty] | 1092 | 214 | 31 | 35 | 0 | 0 | 0 | 927 | 0 | 0 | 0 | 0 | 0 | 0 |  |  | 8 |  | 1
2020-03-01 | C54715 | 3 | 중탄소 | SM25CM2 | TUNDISH교체전 | Al 탈산 | T | 33 | 83 | 48400 | 72.88 | D | D | D |  | 1 |  | 1 | 1535 | 1588 | 5700 |  |  | 5700 | 98.81 | 21 | 57687 | 1628 |  | Y | 42 | 29 | [7 empty] | 박지웅 | 2 |  |  |  |  | Y |  | 96.05 | 11-4 | 81.25 | 0 | A |  | 1624 | 2 | 0.41 | 1588 | 1.57 | 78 | 30 | 345 | 5:45 | 10 | 10 | 0 | 0 |  | 0 | 10 |  | N2 | 2020-03-02 03:16 |  | 23 | 2020-03-02 03:08 | 32 |  |  |  |  | Y | [5 empty] | N |  |  |  | 8.21 | 0 | [23 empty] | 0.6 | 0 | A |  |  | 4.113 | 35.016 | 49.151 | 0.241 | 11.95 | 1.403 | 1407.98 | 0 | 0 | 5 | 0 | 0 | 0 | 0 | 598 | 0 | 299 | 0 | 0 | 0 | 7 |  |  | 5
2020-03-01 | A57308 | 1 | 고탄소 | P-STB2 |  | Al 탈산 | B | 5 | 46 | 51700 | 91.38 | D | D | D |  | 1 | 1 |  | 1520 | 1533 | 5300 |  |  | 5300 | 62.64 | 10 | 84610 | 1561 |  | Y | 43 | 35 | [7 empty] | 김덕진 | 2 |  |  | Y |  |  |  | 104.05 | 12-9 | 256.61 | 0 | A |  | 1561 | 3 | 0.32 | 1518 | 0.88 | 62 | 29 | 275 | 4:35 | 25 | 30 | 49 | 0 |  | 0 |  |  | AR | 2020-03-02 04:20 | 2020-03-02 04:39 | 19 | 2020-03-02 04:20 | 19 |  |  |  |  | Y |  |  |  | Y | [5 empty] | 237.18 | 0 | [20 empty] | 1.08 |  |  | 165 | 6.18 | A |  |  | 8.937 | 25.159 | 54.613 | 0.153 | 6.11 | 2.17 | 1752.42 | 0 | 27 | 172 | 33 | 0 | 0 | 0 | 298 | 0 | 297 | 0 | 0 | 0 | 46
2020-03-01 | B57146 | 2 | 저탄소 | 16MNCRS5HAM |  | Si 탈산 | B | 20 | 81 | 47250 | 100.42 | D | D |  | D | 1 |  | 1 | 1555 | 1564 | 7700 |  |  | 7700 | 82.61 | 11 | 93214 | 1654 |  | N | 45 | 39 | [7 empty] | 김익규 | 3 |  |  |  |  | Y |  | 100.05 | 11-8 | 0 | 294.45 | A |  | 1645 | 1 | 0.12 | 1578 | 0 | 67 | 25 | 258 | 4:18 | 18 | 19 | 0 | 0 | 100 | 0 | 0 |  | N2 | 2020-03-02 04:47 | 2020-03-02 05:18 | 31 | 2020-03-02 04:27 | 51 |  |  |  |  | Y | [8 empty] | 5 | 0 | 17.76 | [23 empty] | 0.43 | 0.43 | A | [9 empty] | 702 | 580 | 67 | 0 | 0 | 0 | 0 | 829 | 0 | 0 | 0 | 0 | 0 | 0 |  |  | 8
2020-03-01 | C54716 | 3 | 저탄소 | SCM415C2 |  | Al 탈산 | I | 32 | 76 | 48000 | 87.57 | D | D | D |  | 1 |  | 1 | 1560 | 1590 | 7000 |  |  | 7000 | 72.92 | 24 | 96000 | 1677 |  | INGOT | 47 | 34 | [7 empty] | 박지웅 | [5 empty] | Y |  | 102.3 | 12-1 | 136.16 | 0 | A |  | 1668 | 2 | 0.39 | 1598 | 2.06 | 82 |  | 319 | 5:19 | 18 | 20 | 0 | 0 |  | 0 | 10 |  | N2 | 2020-03-02 04:41 |  | 29 | 2020-03-02 04:33 | [5 empty] | Y | [5 empty] | N |  |  |  | 16.44 | 0 | [18 empty] | 1.2 |  |  |  |  | 0.23 | 0 | A |  |  | 5.034 | 34.994 | 47.678 | 0.379 | 9.471 | 1.362 | 1406.53 | 1156 | 217 | 0 | 102 | 0 | 0 | 0 | 401 | 0 | 301 | 0 | 0 | 0 | 0
2020-03-01 | A57309 | 1 | 고탄소 | P-STB2 | TUNDISH교체전 | Al 탈산 | B | 16 | 52 | 51300 | 86.58 | D | D | D |  | 1 | 1 |  | 1520 | 1552 | 5400 |  |  | 5400 | 64.33 | 11 | 83942 | 1555 |  | Y | 41 | 34 | [7 empty] | 김덕진 | 2 |  | Y |  |  |  |  | 106.05 | 12-10 | 258.71 | 0 | A |  | 1555 | 3 | 0.3 | 1517 | 0.84 | 61 | 32 | 255 | 4:15 | 25 | 30 | 50 | 0 |  | 0 |  |  | AR | 2020-03-02 05:26 | 2020-03-02 05:43 | 17 | 2020-03-02 05:26 | 18 |  |  |  |  | Y |  |  |  | Y | [5 empty] | 213.49 | 0 | [20 empty] | 1.01 |  |  | 166.23 | 6.18 | A |  |  | 5.212 | 26.259 | 59.044 | 0.071 | 11.328 | 2.248 | 1979.58 | 0 | 0 | 411 | 17 | 0 | 0 | 0 | 650 | 0 | 197 | 0 | 0 | 0 | 27
2020-03-01 | B57147 | 2 | 저탄소 | 16MNCRS5HAM |  | Si 탈산 | B | 36 | 7 | 54000 | 107.95 | D | D |  | D | 1 |  | 1 | 1555 | 1584 | 7600 |  |  | 7600 | 81.71 | 16 | 93008 | 1656 |  | Y | 49 | 46 | [7 empty] | 김익규 | 2 |  |  |  |  | Y |  | 103.6 | 13-8 | 0 | 219.42 | A |  | 1657 | 1 | 0.09 | 1580 | 1.64 | 69 | 28 | 257 | 4:17 | 18 | 20 | 0 | 0 |  | 0 | 0 |  | N2 | 2020-03-02 05:58 | 2020-03-02 06:15 | 17 | 2020-03-02 05:41 | 34 |  |  |  |  | Y | [8 empty] | 4 | 0 | 19.94 | [23 empty] | 0.07 | 0.07 | A | [9 empty] | 944 | 386 | 41 | 198 | 0 | 0 | 0 | 783 | 0 | 0 | 0 | 0 | 0 | 0 |  |  | 12
2020-03-01 | C54717 | 3 | 중탄소 | SM43C | 연주시작 | Al 탈산 | T | 1 | 57 | 49150 | 106.22 | D | D | B |  | 1 |  | 1 | 1535 | 1563 | 7000 |  |  | 7000 | 77.22 | 33 | 90651 | 1634 | 355 | Y | 50 | 38 | [7 empty] | 박지웅 | 2 |  |  |  |  | Y |  | 97.3 | 11-10 | 148.38 | 0 | A |  | 1645 | 2 | 0.46 | 1578 | 3.19 | 84 | 39 | 330 | 5:30 | 10 | 11 | 0 | 0 |  | 0 | 10 |  | N2 | 2020-03-02 06:26 |  | 15 | 2020-03-02 05:51 | 50 |  |  |  |  | Y | [5 empty] | Y |  |  |  | 8.31 | 0 | [23 empty] | 1.88 | 0 | A | [9 empty] | 0 | 0 | 255 | 0 | 0 | 0 | 0 | 548 | 0 | 300 | 0 | 0 | 0 | 9 |  |  | 9 |  | 1
2020-03-01 | A57310 | 1 | 고탄소 | STB3D | TUNDISH교체 | Al 탈산 | B | 30 | 6 | 54700 | 85.1 | D | D | B |  | 1 | 1 |  | 1520 | 1597 | 4900 |  |  | 4900 | 57.91 | 10 | 84610 | 1592 |  | Y | 44 | 31 | [15 empty] | 101.4 | 13-5 | 218.71 | 0 | A |  | 1581 | 3 | 0.29 | 1541 | 0.98 | 90 | 35 | 259 | 4:19 | 25 | 25 | 51 | 0 |  | 0 |  |  | AR | 2020-03-02 06:27 | 2020-03-02 07:11 | 44 | 2020-03-02 06:26 | 45 |  |  |  |  | Y |  |  |  | Y | [5 empty] | 195.64 | 0 | [19 empty] | 1.74 |  |  |  | 170.78 | 6.18 | A | [9 empty] | 0 | 56 | 1213 | 69 | 0 | 0 | 0 | 298 | 0 | 299 | 0 | 0 | 0 | 43 |  |  |  |  | 1
2020-03-01 | B57148 | 2 | 저탄소 | 16MNCRS5HAM |  | Si 탈산 | B | 37 | 10 | 54300 | 103.98 | D | B |  | B | 1 |  | 1 | 1555 | 1597 | 7500 |  |  | 7500 | 80.54 | 12 | 93120 | 1645 |  | Y | 48 | 38 |  |  | B57145 | 05 |  |  |  | 김익규 | 2 |  |  | Y |  | Y |  | 103 | 13-6 | 0 | 236.76 | A |  | 1642 | 1 | 0.46 | 1572 | 0 | 61 | 25 | 821 | 13:41 | 18 | 18 | 0 | 0 |  | 0 | 0 |  | N2 | 2020-03-02 07:02 | 2020-03-02 07:14 | 11 | 2020-03-02 06:51 | 23 |  |  |  |  | Y | [8 empty] | 4 | 0 | 17.63 | [23 empty] | 0.09 | 0.09 | A | [9 empty] | 456 | 772 | 80 | 0 | 0 | 0 | 0 | 733 | 0 | 0 | 0 | 0 | 0 | 0 |  |  | 14
2020-03-01 | C54718 | 3 | 중탄소 | SM43C | 연주종료 | Al 탈산 | T | 15 | 71 | 49050 | 92.97 | D | B | B |  | 1 |  | 1 | 1535 | 1562 | 5400 |  |  | 5400 | 43.68 | 45 | 123615 | 1630 |  | Y | 42 | 32 | [7 empty] | 박지웅 | 3 |  |  |  |  | Y |  | 95.6 | 11-6 | 162.99 | 0 | A |  | 1617 | 2 | 0.45 | 1562 | 1.49 | 68 | 30 | 370 | 6:10 | 10 | 13 | 0 | 0 |  | 0 | 10 |  | N2 | 2020-03-02 07:40 |  | 10 | 2020-03-02 07:26 | 25 |  |  |  |  | Y | [5 empty] | Y |  |  |  | 11.05 | 0 | [23 empty] | 1.88 | 0 | A |  |  | 8.661 | 32.067 | 46.708 | 0.416 | 5.392 | 1.456 | 1475.68 | 0 | 0 | 40 | 0 | 0 | 0 | 0 | 401 | 0 | 301 | 0 | 0 | 0 | 0 |  |  | 5
2020-03-02 | A57311 | 1 | 고탄소 | STB3D |  | Al 탈산 | B | 11 | 11 | 53000 | 87.92 | B | B | B |  | 1 | 1 |  | 1520 | 1571 | 5000 |  |  | 5000 | 59.09 | 10 | 84610 | 1562 |  | Y | 42 | 35 | [7 empty] | 이기호 | 2 | [6 empty] | 104 | 13-7 | 230.69 | 0 | A |  | 1562 | 3 | 0.27 | 1518 | 1 | 67 | 31 | 254 | 4:14 | 25 | 26 | 52 | 0 |  | 0 |  |  | AR | 2020-03-02 07:37 | 2020-03-02 08:13 | 35 | 2020-03-02 07:36 | 37 | [8 empty] | Y | [5 empty] | 233.45 | 0 | [20 empty] | 1.27 |  |  | 172.08 | 6.18 | B | [9 empty] | 0 | 45 | 1156 | 64 | 0 | 0 | 0 | 298 | 0 | 296 | 0 | 0 | 0 | 68
2020-03-02 | B57149 | 2 | 저탄소 | 16MNCRS5HAM |  | Si 탈산 | B | 21 | 53 | 49450 | 105.93 | B | B |  | B | 1 |  | 1 | 1555 | 1556 | 8900 |  |  | 8900 | 97.79 | 12 | 91008 | 1654 |  | Y | 55 | 48 | C54716잔강 3톤받음 |  | B57146 | 05 |  |  |  | 임승우 | 2 |  |  |  |  | Y |  | 111.25 | 13-5 | 0 | 324 | A |  | 1636 | 1 | 0.09 | 1584 | 1.27 | 73 | 35 | 275 | 4:35 | 18 | 19 | 0 | 0 |  | 0 | 0 |  | N2 | 2020-03-02 08:02 | 2020-03-02 08:13 | 12 | 2020-03-02 07:52 | 21 |  |  |  |  | Y | [8 empty] | 4 | 0 | 18.67 | [23 empty] | 0.06 | 0.06 | A | [9 empty] | 569 | 677 | 100 | 25 | 0 | 0 | 0 | 824 | 0 | 0 | 0 | 0 | 0 | 0 |  |  | 14
2020-03-02 | A57312 | 1 | 고탄소 | STB3D |  | Al 탈산 | B | 5 | 47 | 51500 | 86.88 | B | B | B |  | 1 | 1 |  | 1520 | 1573 | 4900 |  |  | 4900 | 48.26 | 12 | 101532 | 1572 |  | Y | 43 | 32 | [7 empty] | 이호남 | 2 |  | Y |  |  |  |  | 104.7 | 12-9 | 230.97 | 0 | A |  | 1560 | 3 | 0.28 | 1524 | 0.84 | 73 | 33 | 254 | 4:14 | 25 | 25 | 53 | 0 |  | 0 |  |  | AR | 2020-03-02 08:42 | 2020-03-02 09:17 | 35 | 2020-03-02 08:41 | 37 |  |  |  |  | Y |  |  |  | Y | [5 empty] | 226.07 | 0 | [20 empty] | 1.1 |  |  | 178.14 | 6.18 | A | [9 empty] | 0 | 28 | 1131 | 46 | 0 | 0 | 0 | 297 | 0 | 298 | 0 | 0 | 0 | 14
2020-03-02 | C54719 | 3 | 중탄소 | SM45CB2 | 연주종료 | Si 탈산 | T | 33 | 84 | 48450 | 85.67 | B | B | B |  | 1 |  | 1 | 1535 | 1558 | 6100 |  |  | 6100 | 88.82 | 25 | 68675 | 1610 |  | Y | 45 | 32 | [7 empty] | 박재승 | 3 |  |  |  |  | Y |  | 100.1 | 11-8 | 95.79 | 0 | A |  | 1601 | 2 | 0.47 | 1565 | 1.29 | 72 | 24 | 396 | 6:36 | 7 | 7 | 0 | 0 |  | 0 | 10 |  | N2 | 2020-03-02 08:43 |  | 18 | 2020-03-02 08:30 | 31 |  |  |  |  | Y | [5 empty] | Y |  |  |  | 10.73 | 0 | [23 empty] | 1.88 | 0 | A |  |  | 12.624 | 26.579 | 48.89 | 0.289 | 3.872 | 1.839 | 1536.28 | 0 | 0 | 0 | 0 | 0 | 0 | 0 | 600 | 0 | 0 | 0 | 0 | 0 | 0 |  |  | 5
2020-03-02 | B57150 | 2 | 저탄소 | 16MNCRS5HAM |  | Si 탈산 | B | 6 | 1 | 54000 | 95.98 | B | B |  | B | 1 |  | 1 | 1555 | 1556 | 9300 |  |  | 9300 | 89.67 | 14 | 103712 | 1665 |  | Y | 49 | 43 |  |  | B57147 | 05 |  |  |  | 임승우 | 3 |  |  |  |  | Y |  | 109.4 | 14-6 | 0 | 357.81 | A |  | 1664 | 1 | 0.1 | 1588 | 0 | 77 | 34 | 290 | 4:50 | 18 | 19 | 0 | 0 |  | 0 | 0 |  | N2 | 2020-03-02 09:04 | 2020-03-02 09:21 | 17 | 2020-03-02 08:54 | 27 |  |  |  |  | Y | [8 empty] | 3 | 0 | 25.47 | [20 empty] | 0.82 |  |  | 0 | 0 | A | [9 empty] | 540 | 742 | 81 | 116 | 0 | 0 | 0 | 551 | 0 | 0 | 0 | 0 | 0 | 0 |  |  | 14
2020-03-02 | C54720 | 3 | 중탄소 | SM45CB2 | 연주종료 | Si 탈산 | T | 32 | 77 | 48850 | 94.92 | B | B | B |  | 1 |  | 1 | 1535 | 1538 | 7000 |  |  | 7000 | 79.63 | 32 | 87904 | 1617 |  | Y | 52 | 38 |  |  | C54717 | 05 |  |  |  | 박재승 | 3 |  | Y |  |  | Y |  | 98.8 | 11-8 | 132.46 | 0 | A |  | 1601 | 2 | 0.45 | 1563 | 1.58 | 70 | 22 | 389 | 6:29 | 7 | 9 | 0 | 0 |  | 0 | 10 |  | N2 | 2020-03-02 10:01 |  | 15 | 2020-03-02 09:41 | 35 |  |  |  |  | Y | [5 empty] | Y |  |  |  | 9.85 | 0 | [23 empty] | 1.88 | 0 | A | [9 empty] | 0 | 0 | 0 | 0 | 0 | 0 | 0 | 547 | 0 | 0 | 0 | 0 | 0 | 0 |  |  | 5
2020-03-02 | B57151 | 2 | 저탄소 | 16MNCRS5HAM |  | Si 탈산 | B | 16 | 53 | 51350 | 94.88 | B | B |  | B | 1 |  | 1 | 1555 | 1555 | 8300 |  |  | 8300 | 88.03 | 12 | 94290 | 1645 |  | Y | 48 | 40 |  |  | B57148 | 05 |  |  |  | 임승우 | 3 |  |  |  |  | Y |  | 103.05 | 12-7 | 0 | 239.48 | A |  | 1648 | 1 | 0.12 | 1576 | 1.73 | 65 | 30 | 166 | 2:46 | 18 | 19 | 0 | 0 |  | 0 | 0 |  | N2 | 2020-03-02 10:02 | 2020-03-02 10:20 | 18 | 2020-03-02 09:51 | 29 |  |  |  |  | Y | [8 empty] | 4 | 0 | 21.13 | [23 empty] | 0.11 | 0.11 | A | [9 empty] | 564 | 746 | 148 | 155 | 0 | 0 | 0 | 632 | 0 | 0 | 0 | 0 | 0 | 0 |  |  | 14
2020-03-02 | A57313 | 1 | 고탄소 | STB3D |  | Al 탈산 | B | 36 | 8 | 52900 | 96.37 | B | B | B |  | 1 | 1 |  | 1520 | 1534 | 6700 |  |  | 6700 | 65.99 | 12 | 101532 | 1551 |  | Y | 48 | 44 | [7 empty] | 이호남 | 2 |  | Y |  |  |  |  | 107.6 | 14-2 | 247.81 | 0 | A |  | 1551 | 3 | 0.28 | 1512 | 0.83 | 61 | 37 | 263 | 4:23 | 25 | 25 | 54 | 0 |  | 0 |  |  | AR | 2020-03-02 10:09 | 2020-03-02 10:20 | 12 | 2020-03-02 10:08 | 13 |  |  |  |  | Y |  |  |  | Y | [5 empty] | 254.77 | 0 | [20 empty] | 1.28 |  |  | 182.11 | 6.18 | A | [9 empty] | 0 | 16 | 1064 | 54 | 0 | 0 | 0 | 549 | 0 | 296 | 0 | 0 | 0 | 83
2020-03-02 | B57152 | 2 | 저탄소 | 16MNCRS5HAM | 연주종료 | Si 탈산 | B | 37 | 11 | 53950 | 94.27 | B | B |  | B | 1 |  | 1 | 1555 | 1556 | 7300 |  |  | 7300 | 74.18 | 12 | 98414 | 1655 |  | Y | 49 | 38 |  |  | B57149 | 05 |  |  |  | 임승우 | 2 |  |  |  |  | Y |  |  |  | 0 | 224.93 | A |  | 1642 | 1 | 0.08 | 1580 | 1.61 | 69 | 32 | 231 | 3:51 | 18 | 19 | 0 | 0 |  | 0 | 0 |  | N2 | 2020-03-02 11:05 | 2020-03-02 11:20 | 15 | 2020-03-02 10:52 | 28 |  |  |  |  | Y | [8 empty] | 3.2 | 0 | 15.34 | [23 empty] | 0.1 | 0.1 | A | [9 empty] | 933 | 473 | 67 | 0 | 0 | 0 | 0 | 682 | 0 | 0 | 0 | 0 | 0 | 0 |  |  | 14
2020-03-02 | C54721 | 3 | 중탄소 | SM45CB | 연주종료 | Si 탈산 | T | 1 | 58 | 49650 | 106.32 | B | B | B |  | 1 |  | 1 | 1535 | 1514 | 7800 |  |  | 7800 | 81.13 | 35 | 96145 | 1610 | 372 | Y | 55 | 42 |  |  | C54718 |  |  |  |  | 박재승 | 3 |  | Y |  |  | Y |  | 96.65 | 11-9 | 125.36 | 0 | A |  | 1591 | 2 | 0.44 | 1558 | 0.83 | 65 | 29 | 401 | 6:41 | 7 | 7 | 0 | 0 |  | 0 | 10 |  | N2 | 2020-03-02 11:21 |  | 8 | 2020-03-02 11:08 | 20 |  |  |  |  | Y | [5 empty] | Y |  |  |  | 1.86 | 0 | [23 empty] | 1.88 | 0 | A | [9 empty] | 0 | 0 | 487 | 0 | 0 | 0 | 0 | 705 | 0 | 0 | 0 | 0 | 0 | 0 |  |  | 5
2020-03-02 | A57314 | 1 | 고탄소 | STB3D |  | Al 탈산 | B | 30 | 7 | 54600 | 97.63 | B | B | B |  | 1 | 1 |  | 1520 | 1535 | 6100 |  |  | 6100 | 40.05 | 18 | 152298 | 1550 |  | Y | 52 | 42 | [7 empty] | 이호남 | 2 |  | N | Y |  |  |  | 106.35 | 14-1 | 310.69 | 0 | A |  | 1550 | 3 | 0.28 | 1514 | 0.8 | 63 | 35 | 246 | 4:06 | 25 | 25 | 55 | 0 |  | 0 |  |  | AR | 2020-03-02 11:15 | 2020-03-02 11:26 | 11 | 2020-03-02 11:14 | 12 |  |  |  |  | Y |  |  |  | Y | [5 empty] | 237.36 | 0 | [20 empty] | 1.25 |  |  | 186.05 | 6.18 | A | [9 empty] | 0 | 42 | 1130 | 24 | 0 | 0 | 0 | 298 | 0 | 297 | 0 | 0 | 0 | 19
2020-03-02 | B57153 | 2 | 저탄소 | 16MNCRS5HAM | 연주시작 | Si 탈산 | B | 37 | 12 | 49300 | 140.5 | B | C |  | C | 2 |  | 3 | 1555 | 1526 | 10700 | 7900 |  | 18600 | 199.98 | 16 | 93008 | 1686 |  | Y | 82 | 50 |  | Y | B57150 | 05 |  |  |  | 임승우 | 2 |  |  |  |  | Y |  |  |  | 0.04 | 283.33 | A |  | 1663 | 1 | 0.06 | 1600 | 1.21 | 89 | 33 | 350 | 5:50 | 18 | 19 | 0 | 0 |  | 0 | 0 |  | N2 | 2020-03-02 16:37 | 2020-03-02 17:00 | 23 | 2020-03-02 16:20 | 40 |  |  |  |  | Y | [8 empty] | 4 | 2.83 | 6.64 | [19 empty] | 2.91 | 1.19 |  |  | 0.17 | 0.17 | A | [9 empty] | 141 | 1050 | 160 | 82 | 0 | 0 | 0 | 853 | 0 | 0 | 0 | 0 | 0 | 0 |  |  | 14 |  | 1
2020-03-02 | A57315 | 1 | 고탄소 | P-STB3D |  | Si 탈산 | B | 11 | 12 | 52600 | 96.9 | B | B | B |  | 1 | 1 |  | 1520 | 1604 | 5300 |  |  | 5300 | 104.4 | 6 | 50766 | 1552 |  | Y | 50 | 37 | [7 empty] | 이호남 | 2 |  |  | Y |  |  |  | 106.1 | 13-9 | 187.39 | 0 | A |  | 1552 | 3 | 0.27 | 1507 | 1 | 57 | 34 | 300 | 5:00 | 30 | 30 | 56 | 0 |  | 0 |  |  | AR | 2020-03-02 12:19 | 2020-03-02 12:31 | 12 | 2020-03-02 12:17 | 14 |  |  |  |  | Y |  |  |  | Y | [5 empty] | 227.48 | 0 | [23 empty] | 0.01 | 0 | A |  |  | 9.744 | 19.663 | 62.183 | 0.204 | 6.381 | 3.162 | 2066.11 | 0 | 96 | 1293 | 10 | 0 | 0 | 0 | 597 | 0 | 1098 | 0 | 0 | 0 | 36 |  |  |  | 0
2020-03-02 | C54722 | 3 | 중탄소 | SM45CB | 연주종료 | Si 탈산 | T | 15 | 72 | 49650 | 88.05 | B | B | B |  | 1 |  | 1 | 1535 | 1549 | 6100 |  |  | 6100 | 65.31 | 34 | 93398 | 1604 |  | Y | 53 | 36 |  |  | C54719 | 05 |  |  |  | 박재승 | 3 |  |  | Y |  | Y |  | 99.95 | 11-10 | 108.72 | 0 | A |  | 1596 | 2 | 0.44 | 1562 | 1.48 | 69 | 26 | 378 | 6:18 | 7 | 7 | 0 | 0 |  | 0 | 10 |  | N2 | 2020-03-02 12:23 |  | 17 | 2020-03-02 12:11 | 30 |  |  |  |  | Y | [5 empty] | Y |  |  |  | 1.42 | 0 | [23 empty] | 1.88 | 0 | A | [9 empty] | 0 | 0 | 17 | 0 | 0 | 0 | 0 | 801 | 0 | 0 | 0 | 0 | 0 | 0 |  |  | 5
2020-03-02 | B57154 | 2 | 저탄소 | 16MNCRS5HAM | 잔강최소화전 | Si 탈산 | B | 16 | 54 | 51800 | 116.48 | B | C |  | C | 2 |  | 2 | 1555 | 1557 | 6300 | 17600 |  | 23900 | 293.68 | 14 | 81382 | 1674 | 364 | N | 46 | 34 |  | Y | B57151 | 05 |  |  |  | 임승우 | 2 |  |  |  |  | N |  | 98.8 | 12-2 | 16.21 | 180.1 | A |  | 1657 | 1 | 0.08 | 1590 | 0 | 79 | 31 | 182 | 3:02 | 18 | 19 | 0 | 0 |  | 0 | 0 |  | N2 | 2020-03-02 17:35 | 2020-03-02 18:13 | 38 | 2020-03-02 17:04 | 68 |  |  |  |  | Y | [9 empty] | 0.84 | 8.91 | [23 empty] | 0.43 | 0.43 | A | [9 empty] | 20 | 1094 | 0 | 1354 | 0 | 0 | 0 | 853 | 0 | 0 | 0 | 0 | 0 | 0 |  |  | 12
2020-03-02 | A57316 | 1 | 고탄소 | P-STB3D |  | Si 탈산 | B | 6 | 2 | 54000 | 84.72 | B | B | B |  | 1 | 1 |  | 1520 | 1572 | 4800 |  |  | 4800 | 56.73 | 10 | 84610 | 1561 |  | Y | 42 | 35 | [7 empty] | 이호남 | 2 |  | Y |  |  |  |  | 104.5 | 13-10 | 168.39 | 0 | A |  | 1561 | 3 | 0.28 | 1521 | 0.98 | 71 | 38 | 251 | 4:11 | 30 | 30 | 57 | 0 |  | 0 |  |  | AR | 2020-03-02 13:12 | 2020-03-02 13:35 | 23 | 2020-03-02 13:10 | 25 |  |  |  |  | Y |  |  |  | Y | [5 empty] | 199.98 | 0 | [23 empty] | 0.91 | 0 | A |  |  | 12.245 | 20.934 | 54.22 | 0.322 | 4.427 | 2.59 | 1642.48 | 0 | 53 | 1204 | 35 | 0 | 0 | 0 | 696 | 0 | 367 | 0 | 0 | 0 | 64 |  |  |  | 0
2020-03-02 | C54723 | 3 | 중탄소 | SM45CB | 연주종료 | Si 탈산 | T | 33 | 85 | 49900 | 76.73 | B | B | B |  | 1 |  | 1 | 1535 | 1541 | 6100 |  |  | 6100 | 67.29 | 33 | 90651 | 1604 |  | N | 47 | 32 | 사무실 요청으로 재제(23번~27번히트) |  | C54720 | 05 |  |  |  | 박재승 | 3 |  | Y |  |  | Y |  | 99.85 | 11-8 | 123.2 | 0 | A |  | 1594 | 2 | 0.46 | 1551 | 2.53 | 58 | 13 | 424 | 7:04 | 7 | 8 | 0 | 0 |  | 0 |  |  | N2 | 2020-03-02 13:22 |  | 34 | 2020-03-02 13:08 | 47 | [14 empty] | 1.94 | 0 | [23 empty] | 1.88 | 0 | A | [9 empty] | 0 | 0 | 33 | 0 | 0 | 0 | 0 | 775 | 0 | 0 | 0 | 0 | 0 | 16 |  |  | 5
2020-03-02 | A57317 | 1 | 고탄소 | P-STB3D |  | Si 탈산 | B | 36 | 9 | 52400 | 86.2 | B | B | C |  | 1 | 1 |  | 1520 | 1579 | 4500 |  |  | 4500 | 44.32 | 12 | 101532 | 1559 |  | Y | 40 | 31 | [7 empty] | 이호남 | 2 |  | Y |  |  |  |  | 107.75 | 14-2 | 171.44 | 0 | A |  | 1559 | 3 | 0.26 | 1517 | 0.95 | 67 | 37 | 244 | 4:04 | 30 | 30 | 58 | 0 |  | 0 |  |  | AR | 2020-03-02 14:14 | 2020-03-02 14:38 | 25 | 2020-03-02 14:12 | 27 |  |  |  |  | Y |  |  |  | Y | [5 empty] | 193.32 | 0 | [23 empty] | 0.02 | 0 | A |  |  | 12.191 | 20.158 | 56.123 | 0.204 | 4.603 | 2.784 | 1763.59 | 0 | 25 | 1194 | 22 | 0 | 0 | 0 | 852 | 0 | 295 | 0 | 0 | 0 | 78 |  |  |  | 0
2020-03-02 | C54724 | 3 | 중탄소 | SM45CB | 연주종료 | Si 탈산 | T | 32 | 78 | 48650 | 76.83 | B | B | C |  | 1 |  | 1 | 1535 | 1530 | 6500 |  |  | 6500 | 65.73 | 36 | 98892 | 1599 |  | N | 43 | 39 |  |  | C54721 | 05 |  |  |  | 박재승 | 3 |  | Y |  |  |  | 0 | 101.2 | 11-10 | 224.98 | 0 | A |  | 1606 | 2 | 0.44 | 1565 | 2.16 | 72 | 17 | 380 | 6:20 | 7 | 7 | 0 | 0 |  | 0 | 13 |  | N2 | 2020-03-02 14:27 |  | 42 | 2020-03-02 14:14 | 55 |  |  |  |  | Y | [5 empty] | Y |  |  |  | 1.87 | 0 | [23 empty] | 0 | 0 | A | [9 empty] | 0 | 0 | 16 | 0 | 0 | 0 | 0 | 982 | 0 | 0 | 195 | 0 | 0 | 0 |  |  | 5
2020-03-02 | A57318 | 1 | 고탄소 | P-STB3D |  | Si 탈산 | B | 30 | 8 | 53700 | 91.35 | B | C | C |  | 1 | 1 |  | 1520 | 1545 | 6300 |  |  | 6300 | 62.05 | 12 | 101532 | 1569 |  | Y | 46 | 39 | [7 empty] | 이호남 | 2 |  | Y |  |  |  |  | 106.1 | 13-10 | 297.48 | 0 | A |  | 1569 | 3 | 0.3 | 1519 | 1.14 | 69 | 39 | 240 | 4:00 | 30 | 30 | 59 | 0 |  | 0 |  |  | AR | 2020-03-02 15:26 | 2020-03-02 15:45 | 18 | 2020-03-02 15:24 | 20 |  |  |  |  | Y |  |  |  | Y | [5 empty] | 337.37 | 0 | [23 empty] | 4.1 | 0 | A |  |  | 9.437 | 20.899 | 60.612 | 0.152 | 6.422 | 2.9 | 2034.16 | 0 | 17 | 255 | 981 | 0 | 0 | 0 | 1151 | 0 | 736 | 0 | 0 | 0 | 51 |  |  |  | 0
2020-03-02 | C54725 | 3 | 중탄소 | SM45CB | 연주종료 | Si 탈산 | T | 1 | 59 | 49950 | 83.75 | C | C | C |  | 1 |  | 1 | 1535 | 1542 | 6500 |  |  | 6500 | 65.73 | 36 | 98892 | 1599 |  | N | 45 | 37 |  |  |  | 05 |  |  |  |  | 3 |  |  | Y |  |  |  | 101.05 | 12-3 | 150.75 | 0 | A |  | 1609 | 2 | 0.44 | 1566 | 1.95 | 73 | 23 | 398 | 6:38 | 7 | 7 | 0 | 0 |  | 0 | 16 |  | N2 | 2020-03-02 15:43 |  | 35 | 2020-03-02 15:27 | 51 |  |  |  |  | Y | [5 empty] | Y |  |  |  | 2.03 | 0 | [23 empty] | 0.01 | 0 | A | [9 empty] | 0 | 0 | 429 | 0 | 0 | 0 | 0 | 897 | 0 | 0 | 300 | 0 | 0 | 7 |  |  | 5
2020-03-02 | A57319 | 1 | 고탄소 | P-STB3D | TUNDISH교체전 | Si 탈산 | B | 11 | 13 | 53100 | 95.4 | C | C | C |  | 1 | 1 |  | 1520 | 1538 | 6400 |  |  | 6400 | 78.38 | 10 | 81653 | 1554 |  | Y | 47 | 40 | [7 empty] | 박안희 | 2 |  | Y | N |  |  |  | 106 | 13-9 | 192.66 | 0 | A |  | 1554 | 3 | 0.29 | 1517 | 0.8 | 67 | 40 | 247 | 4:07 | 30 | 30 | 60 | 0 |  | 0 |  |  | AR | 2020-03-02 16:36 | 2020-03-02 16:50 | 15 | 2020-03-02 16:33 | 17 |  |  |  |  | Y |  |  |  | Y | [5 empty] | 247.97 | 0 | [23 empty] | 0.01 | 0 | A |  |  | 9.511 | 20.966 | 60.637 | 0.147 | 6.375 | 2.892 | 2034.16 | 0 | 25 | 244 | 993 | 0 | 0 | 0 | 1152 | 0 | 747 | 0 | 0 | 0 | 41
2020-03-02 | C54726 | 3 | 중탄소 | SM45CB | 연주종료 | Si 탈산 | T | 15 | 73 | 50200 | 71.15 | C | C | C |  | 1 |  | 1 | 1535 | 1535 | 6500 |  |  | 6500 | 65.73 | 36 | 98892 | 1615 |  | Y | 42 | 35 |  |  |  | 05 |  |  |  |  | 3 |  | Y |  |  |  |  | 105.4 | 12-5 | 202.39 | 0 | A |  | 1604 | 2 | 0.46 | 1568 | 1.89 | 75 | 24 | 346 | 5:46 | 7 | 7 | 0 | 0 |  | 0 | 10 |  | N2 | 2020-03-02 16:36 |  | 49 | 2020-03-02 16:26 | 59 |  |  |  |  | Y | [5 empty] | Y |  |  |  | 3.07 | 0 | [23 empty] | 0.63 | 0 | A | [9 empty] | 0 | 0 | 605 | 0 | 0 | 0 | 0 | 1051 | 0 | 200 | 301 | 0 | 0 | 21 |  |  | 5
2020-03-02 | A57320 | 1 | 저탄소 | SCR420HCS | TUNDISH교체 | Si 탈산 | B | 6 | 3 | 53600 | 85.47 | C | C | C |  | 1 | 1 |  | 1540 | 1538 | 8100 |  |  | 8100 | 95.73 | 10 | 84610 | 1630 |  | Y | 52 | 44 | [7 empty] | 박안희 | 2 |  |  | Y |  |  |  | 107.75 | 14-3 | 0 | 260.43 | A |  | 1630 | 3 | 0.3 | 1606 | 0.73 | 95 | 35 | 279 | 4:39 | 16 | 21 | 61 | 0 |  | 0 |  |  | N2 | 2020-03-02 17:33 | 2020-03-02 18:17 | 44 | 2020-03-02 17:32 | 45 |  |  |  |  | Y |  |  |  | Y | [5 empty] | 0 | 280.19 | [19 empty] | 2.03 |  |  |  | 0.55 | 1.67 | A | [9 empty] | 345 | 1105 | 0 | 31 | 0 | 0 | 0 | 522 | 0 | 299 | 0 | 0 | 0 | 0 |  |  |  |  | 1
2020-03-02 | C54727 | 3 | 중탄소 | SM45CB | 연주종료 | Si 탈산 | T | 33 | 86 | 48300 | 71.92 | C | C | C |  | 1 |  | 1 | 1535 | 1531 | 6000 |  |  | 6000 | 60.67 | 36 | 98892 | 1616 |  | N | 44 | 34 |  |  |  | 05 |  |  |  |  | 3 |  | Y |  |  |  |  | 102.9 | 11-10 | 231.58 | 0 | A |  | 1604 | 2 | 0.46 | 1570 | 2 | 77 | 28 | 377 | 6:17 | 7 | 7 | 0 | 0 |  | 0 | 11 |  | N2 | 2020-03-02 17:49 |  | 46 | 2020-03-02 17:38 | 57 |  |  |  |  | Y | [5 empty] | Y |  |  |  | 2.33 | 0 | [23 empty] | 0.63 | 0 | A | [9 empty] | 0 | 0 | 666 | 0 | 0 | 0 | 0 | 1097 | 0 | 201 | 301 | 0 | 0 | 34 |  |  | 5
2020-03-02 | B57155 | 2 | 저탄소 | AE5120M | 잔강최소화 | Al 탈산 | B | 5 | 49 | 50550 | 128.43 | C | C |  | C | 1 |  | 1 | 1555 | 1594 | 8700 |  |  | 8700 | 93.48 | 11 | 93071 | 1666 |  | Y | 72 | 61 | [7 empty] | 고승만 | 2 |  |  |  |  | Y |  | 104.45 | 12-9 | 0 | 277.16 | A |  | 1648 | 1 | 0.1 | 1590 | 0 | 82 | 21 | 323 | 5:23 | 16 | 17 | 0 | 0 |  | 0 | 0 |  | N2 | 2020-03-02 18:52 | 2020-03-02 19:35 | 43 | 2020-03-02 18:35 | 60 |  |  |  |  | Y | [8 empty] | 4 | 0 | 13.8 | [23 empty] | 0.08 | 0.08 | A | [9 empty] | 759 | 1096 | 0 | 233 | 0 | 166 | 0 | 1302 | 0 | 228 | 201 | 0 | 0 | 0 |  |  | 5
2020-03-02 | A57321 | 1 | 저탄소 | SCR420HCS |  | Si 탈산 | B | 36 | 10 | 52300 | 82.9 | C | C | C |  | 1 | 1 |  | 1540 | 1537 | 7000 |  |  | 7000 | 68.94 | 12 | 101532 | 1618 |  | Y | 51 | 38 | [7 empty] | 박안희 | 2 |  |  | Y |  |  |  | 107.75 | 14-2 | 0 | 281.39 | A |  | 1618 | 3 | 0.3 | 1584 | 1.06 | 73 | 33 | 293 | 4:53 | 16 | 18 | 62 | 0 |  | 0 |  |  | N2 | 2020-03-02 18:34 | 2020-03-02 19:21 | 46 | 2020-03-02 18:33 | 47 |  |  |  |  | Y |  |  |  | Y | [5 empty] | 0 | 209.55 | [23 empty] | 0.76 | 6.97 | A | [9 empty] | 993 | 609 | 0 | 14 | 0 | 0 | 0 | 595 | 0 | 297 | 0 | 0 | 0 | 4
2020-03-02 | C54728 | 3 | 중탄소 | SM45CB | 연주종료 | Si 탈산 | T | 32 | 79 | 48600 | 74.65 | C | C | C |  | 1 |  | 1 | 1535 | 1578 | 5200 |  |  | 5200 | 52.58 | 36 | 98892 | 1600 |  | N | 43 | 39 |  |  |  | 05 |  |  |  |  | 3 |  | Y |  |  |  |  | 103.5 | 12-2 | 169.44 | 0 | A |  | 1601 | 2 | 0.46 | 1568 | 1.43 | 75 | 28 | 402 | 6:42 | 7 | 7 | 0 | 0 |  | 0 | 9 |  | N2 | 2020-03-02 18:58 |  | 47 | 2020-03-02 18:50 | 56 |  |  |  |  | Y | [5 empty] | Y |  |  |  | 2.66 | 0 | [23 empty] | 0.63 | 0 | A | [9 empty] | 0 | 0 | 676 | 0 | 0 | 0 | 0 | 984 | 0 | 200 | 299 | 0 | 0 | 6 |  |  | 5
2020-03-02 | A57322 | 1 | 저탄소 | SCR420HCS |  | Si 탈산 | B | 30 | 9 | 54100 | 81.42 | C | C | C |  | 1 | 1 |  | 1540 | 1545 | 6800 |  |  | 6800 | 40.18 | 20 | 169220 | 1615 |  | Y | 45 | 37 | [7 empty] | 박안희 | 2 |  |  | Y |  |  |  | 109 | 14-3 | 0 | 245.68 | A |  | 1615 | 3 | 0.3 | 1577 | 1.09 | 66 | 24 | 267 | 4:27 | 16 | 18 | 63 | 0 |  | 0 |  |  | N2 | 2020-03-02 19:45 | 2020-03-02 20:25 | 39 | 2020-03-02 19:44 | 41 |  |  |  |  | Y |  |  |  | Y | [5 empty] | 0 | 224.92 | [23 empty] | 0.76 | 12.07 | A | [9 empty] | 745 | 839 | 0 | 50 | 0 | 0 | 0 | 592 | 0 | 517 | 0 | 0 | 0 | 11
2020-03-02 | B57156 | 2 | 저탄소 | AE5120M |  | Al 탈산 | B | 21 | 55 | 50950 | 118.72 | C | C |  | C | 1 |  | 1 | 1555 | 1534 | 9900 |  |  | 9900 | 106.37 | 11 | 93071 | 1625 | 736 | Y | 67 | 48 |  |  | B57153 | 08 |  |  |  | 고승만 | 2 |  |  | Y |  | Y |  | 103.65 | 12-7 | 100.58 | 129.6 | A |  | 1627 | 1 | 0.12 | 1562 | 0 | 54 | 24 | 194 | 3:14 | 16 | 17 | 0 | 0 |  | 0 | 0 |  | N2 | 2020-03-02 20:30 | 2020-03-02 20:38 | 7 | 2020-03-02 20:15 | 23 |  |  |  |  | Y | [8 empty] | 4.7 | 0 | 14.35 | [23 empty] | 0.1 | 0.1 | A | [9 empty] | 964 | 756 | 100 | 0 | 0 | 257 | 0 | 1304 | 0 | 420 | 202 | 0 | 0 | 10 |  |  | 5
2020-03-02 | C54729 | 3 | 중탄소 | SM45CB | 연주종료 | Si 탈산 | T | 1 | 60 | 50050 | 78.35 | C | C | C |  | 1 |  | 1 | 1535 | 1562 | 5500 |  |  | 5500 | 50.05 | 40 | 109880 | 1622 |  | N | 43 | 33 |  |  |  | 05 |  |  |  |  | 3 |  | Y |  |  | N |  | 98.8 | 12-1 | 220.24 | 0 | A |  | 1615 | 2 | 0.44 | 1563 | 3.06 | 70 | 26 | 380 | 6:20 | 7 | 7 | 0 | 0 |  | 0 | 18 |  | N2 | 2020-03-02 20:09 |  | 45 | 2020-03-02 19:51 | 63 |  |  |  |  | Y | [5 empty] | Y |  |  |  | 3.65 | 0 | [23 empty] | 0.63 | 0 | A | [9 empty] | 0 | 0 | 119 | 0 | 0 | 0 | 0 | 902 | 0 | 200 | 300 | 0 | 0 | 6 |  |  | 5
2020-03-02 | A57323 | 1 | 저탄소 | SCR420HON2 | 유사강종연연주 | Al 탈산 | B | 11 | 14 | 52600 | 102.73 | C | C | C |  | 1 | 1 |  | 1540 | 1540 | 6900 |  |  | 6900 | 135.92 | 6 | 50766 | 1628 |  | Y | 45 | 37 | [7 empty] | 박안희 | 2 |  |  |  |  | Y |  | 103.7 | 13-6 | 0 | 201.19 | A |  | 1628 | 3 | 0.31 | 1580 | 1.3 | 69 | 21 | 260 | 4:20 | 16 | 20 | 64 | 0 |  | 0 |  |  | N2 | 2020-03-02 21:07 | 2020-03-02 21:30 | 23 | 2020-03-02 20:46 | 43 |  |  |  |  | Y |  |  |  | Y | [5 empty] | 0 | 246.19 | [23 empty] | 1 | 16.96 | A | [9 empty] | 964 | 707 | 0 | 38 | 0 | 0 | 0 | 299 | 0 | 299 | 0 | 0 | 0 | 7
2020-03-02 | B57157 | 2 | 저탄소 | AE5120M |  | Al 탈산 | B | 37 | 13 | 53750 | 106.3 | C | C |  | C | 1 |  | 1 | 1555 | 1564 | 8000 |  |  | 8000 | 79.64 | 12 | 100456 | 1644 |  | Y | 53 | 44 |  |  | B57154 | 05 |  |  |  | 고승만 | 2 |  |  | Y |  | Y |  | 111.45 | 14-5 | 0 | 265.59 | A |  | 1630 | 1 | 0.15 | 1576 | 0 | 68 | 33 | 330 | 5:30 | 16 | 17 | 0 | 0 |  | 0 | 0 |  | N2 | 2020-03-02 21:40 | 2020-03-02 21:47 | 7 | 2020-03-02 21:29 | 18 | [14 empty] | 0 | 13.65 | [23 empty] | 0.17 | 0.17 | A | [9 empty] | 1591 | 352 | 115 | 137 | 0 | 325 | 0 | 904 | 0 | 207 | 0 | 0 | 0 | 0 |  |  | 4
2020-03-02 | C54730 | 3 | 중탄소 | SM45CB | 연주종료 | Si 탈산 | T | 15 | 74 | 49450 | 93.55 | C | C | C |  | 1 |  | 1 | 1535 | 1571 | 5000 |  |  | 5000 | 56.88 | 32 | 87904 | 1622 |  | N | 53 | 36 |  |  |  | 05 |  |  |  |  | 3 |  | Y |  |  |  |  | 97.95 | 11-8 | 210.99 | 0 | A |  | 1608 | 2 | 0.45 | 1564 | 1.91 | 71 | 18 | 390 | 6:30 | 7 | 7 | 0 | 0 |  | 0 | 18 |  | N2 | 2020-03-02 21:31 |  | 36 | 2020-03-02 21:13 | 53 |  |  |  |  | Y | [5 empty] | Y |  |  |  | 3.22 | 0 | [23 empty] | 0 | 0 | A | [9 empty] | 0 | 0 | 27 | 0 | 0 | 0 | 0 | 1393 | 0 | 200 | 602 | 0 | 0 | 32 |  |  | 5
2020-03-02 | A57324 | 1 | 저탄소 | SCR420HON2 |  | Al 탈산 | B | 6 | 4 | 53000 | 76.55 | C | C | C |  | 1 | 1 |  | 1540 | 1553 | 6600 |  |  | 6600 | 65 | 12 | 101532 | 1631 |  | Y | 44 | 37 | [7 empty] | 박안희 | 2 |  |  |  |  | Y |  | 104.8 | 13-10 | 0 | 195.16 | A |  | 1631 | 3 | 0.3 | 1596 | 1.21 | 85 | 33 | 290 | 4:50 | 16 | 18 | 65 | 0 |  | 0 |  |  | N2 | 2020-03-02 21:48 | 2020-03-02 22:27 | 39 | 2020-03-02 21:44 | 43 |  |  |  |  | Y |  |  |  | Y | [5 empty] | 0 | 195.85 | [23 empty] | 0 | 57.3 | A | [9 empty] | 315 | 1264 | 0 | 24 | 0 | 0 | 0 | 595 | 0 | 550 | 0 | 0 | 0 | 0 |  |  | 9
2020-03-02 | B57158 | 2 | 저탄소 | AE5120M |  | Al 탈산 | B | 16 | 55 | 51500 | 100.85 | C | C |  | D | 1 |  | 1 | 1555 | 1534 | 7600 |  |  | 7600 | 49.9 | 18 | 152298 | 1624 |  | Y | 53 | 42 |  |  | B57155 | 05 |  |  |  | 고승만 | 2 |  |  | Y |  | Y |  |  |  | 0.09 | 339.97 | A |  | 1629 | 1 | 0.16 | 1574 | 0 | 66 | 34 | 283 | 4:43 | 16 | 16 | 0 | 0 |  | 0 | 0 |  | N2 | 2020-03-02 22:43 | 2020-03-02 22:56 | 13 | 2020-03-02 22:32 | 23 |  |  |  |  | Y | [8 empty] | 4 | 0 | 19.81 | [23 empty] | 0.13 | 0.13 | A | [9 empty] | 660 | 1044 | 78 | 21 | 0 | 275 | 0 | 899 | 0 | 207 | 0 | 0 | 0 | 0 |  |  | 5
2020-03-02 | C54731 | 3 | 중탄소 | SM45CB | TUNDISH교체전 | Si 탈산 | T | 33 | 87 | 48650 | 66.27 | C | C | D |  | 1 |  | 1 | 1535 | 1579 | 4600 |  |  | 4600 | 45.26 | 37 | 101639 | 1616 |  | N | 41 | 33 | [15 empty] | 100.25 | 11-8 | 206.95 | 0 | A |  | 1608 | 2 | 0.44 | 1577 | 1.72 | 84 | 31 | 363 | 6:03 | 7 | 7 | 0 | 0 |  | 0 | 10 |  | N2 | 2020-03-02 22:19 |  | 59 | 2020-03-02 22:12 | 67 |  |  |  |  | Y | [5 empty] | Y |  |  |  | 3.89 | 0 | [23 empty] | 0.17 | 0 | A | [9 empty] | 0 | 0 | 155 | 0 | 0 | 0 | 0 | 898 | 0 | 199 | 300 | 0 | 0 | 0
2020-03-02 | A57325 | 1 | 저탄소 | SCR420HON2 |  | Al 탈산 | B | 36 | 11 | 53400 | 86.17 | C | D | D |  | 1 | 1 |  | 1540 | 1527 | 7600 |  |  | 7600 | 74.85 | 12 | 101532 | 1637 |  | Y | 55 | 39 | [7 empty] | 박안희 | 2 | [6 empty] | 109 | 14-3 | 0 | 173.83 | A |  | 1637 | 3 | 0.31 | 1591 | 1.59 | 80 | 42 | 266 | 4:26 | 16 | 18 | 66 | 0 |  | 0 |  |  | N2 | 2020-03-02 22:58 | 2020-03-02 23:27 | 29 | 2020-03-02 22:55 | 32 |  |  |  |  | Y |  |  |  | Y | [5 empty] | 0 | 217.33 | [23 empty] | 0 | 30.18 | A | [9 empty] | 795 | 975 | 0 | 43 | 0 | 0 | 0 | 546 | 0 | 449 | 52 | 0 | 0 | 9 |  |  | 7
2020-03-02 | B57159 | 2 | 저탄소 | AE5120HM |  | Al 탈산 | B | 5 | 50 | 51050 | 90.98 | D | D |  | D | 1 |  | 1 | 1555 | 1564 | 7100 |  |  | 7100 | 167.83 | 5 | 42305 | 1614 |  | Y | 44 | 36 |  |  | B57156 | 05 |  |  |  | 김익규 | 3 |  |  | Y |  | Y |  | 108.65 | 13-3 | 2.47 | 204.16 | A |  | 1626 | 1 | 0.14 | 1572 | 0 | 64 | 29 | 251 | 4:11 | 16 | 17 | 0 | 0 |  | 0 | 0 |  | N2 | 2020-03-02 23:41 | 2020-03-03 00:01 | 21 | 2020-03-02 23:28 | 33 |  |  |  |  | Y | [8 empty] | 4 | 0 | 15.34 | [23 empty] | 0.17 | 0.17 | A | [9 empty] | 1116 | 654 | 60 | 20 | 0 | 229 | 0 | 793 | 0 | 202 | 0 | 0 | 0 | 0 |  |  | 5
2020-03-02 | C54732 | 3 | 중탄소 | SCM440I |  | Al 탈산 | I | 32 | 80 | 47850 | 92.78 | D | D | D |  | 1 |  | 1 | 1560 | 1597 | 6900 |  |  | 6900 | 67.65 | 12 | 102000 | 1661 | 728 | INGOT | 50 | 39 | [7 empty] | 박지웅 | [5 empty] | Y |  | 106.2 | 12-4 | 180.26 | 0 | A |  | 1644 | 2 | 0.41 | 1581 | 1.75 | 86 |  | 399 | 6:39 | 20 | 20 | 0 | 0 |  | 0 | 10 |  | AR | 2020-03-02 23:53 |  | 13 | 2020-03-02 23:46 | [5 empty] | Y | [5 empty] | N |  |  |  | 14.06 | 0 | [18 empty] | 1 |  |  |  |  | 0.29 | 0 | A | [9 empty] | 1334 | 41 | 633 | 100 | 0 | 0 | 0 | 1000 | 0 | 200 | 0 | 0 | 0 | 0
2020-03-02 | A57326 | 1 | 저탄소 | SCR420HON2 |  | Al 탈산 | B | 30 | 10 | 53400 | 71.38 | D | D | D |  | 1 | 1 |  | 1540 | 1596 | 4600 |  |  | 4600 | 45.31 | 12 | 101532 | 1627 |  | Y | 41 | 25 | [7 empty] | 김덕진 | 2 |  |  | Y | [5 empty] | 0 | 254.6 | A |  | 1627 | 3 | 0.32 | 1588 | 1.39 | 77 | 37 | 328 | 5:28 | 16 | 18 | 67 | 0 |  | 0 |  |  | N2 | 2020-03-02 23:47 | 2020-03-03 00:28 | 41 | 2020-03-02 23:44 | 44 | [8 empty] | Y | [5 empty] | 0 | 211.5 | [23 empty] | 0 | 19.45 | A | [9 empty] | 1122 | 485 | 0 | 38 | 0 | 0 | 0 | 297 | 0 | 195 | 0 | 0 | 0 | 4 |  |  | 7
2020-03-02 | B57160 | 2 | 저탄소 | AE5120HM |  | Al 탈산 | B | 21 | 56 | 50550 | 87.68 | D | D |  | D | 1 |  | 1 | 1555 | 1564 | 6400 |  |  | 6400 | 68.76 | 11 | 93071 | 1627 |  | Y | 43 | 33 |  |  | B57157 | 05 |  |  |  | 김익규 | 2 |  |  | Y |  | Y |  | 104.85 | 12-8 | 0 | 231.26 | A |  | 1613 | 1 | 0.13 | 1561 | 0 | 53 | 20 | 261 | 4:21 | 16 | 16 | 0 | 0 |  | 0 | 0 |  | N2 | 2020-03-03 00:40 | 2020-03-03 01:01 | 21 | 2020-03-03 00:31 | 30 |  |  |  |  | Y | [8 empty] | 5 | 0 | 12.39 | [23 empty] | 0.09 | 0.09 | A | [9 empty] | 1023 | 634 | 82 | 125 | 0 | 251 | 0 | 548 | 0 | 0 | 0 | 0 | 0 | 0
2020-03-02 | A57327 | 1 | 저탄소 | SCR420HON2 |  | Al 탈산 | B | 11 | 15 | 52400 | 76.05 | D | D | D |  | 1 | 1 |  | 1540 | 1548 | 6000 |  |  | 6000 | 59.09 | 12 | 101532 | 1633 |  | Y | 43 | 32 | [7 empty] | 김덕진 | 2 |  |  | Y | [5 empty] | 0 | 224.96 | A |  | 1633 | 3 | 0.31 | 1588 | 1.41 | 77 | 37 | 306 | 5:06 | 16 | 19 | 68 | 0 |  | 0 |  |  | N2 | 2020-03-03 01:00 | 2020-03-03 01:31 | 31 | 2020-03-03 00:57 | 33 |  |  |  |  | Y |  |  |  | Y | [5 empty] | 0 | 236.01 | [23 empty] | 0 | 51.02 | A | [9 empty] | 407 | 1065 | 0 | 29 | 0 | 0 | 0 | 298 | 0 | 198 | 0 | 0 | 0 | 3 |  |  | 7
2020-03-02 | C54733 | 3 | 저탄소 | AE1320M | 연주시작 | Al 탈산 | T | 1 | 61 | 49950 | 90.92 | D | D | D |  | 1 |  | 1 | 1550 | 1575 | 6600 |  |  | 6600 | 72.81 | 33 | 90651 | 1656 |  | Y | 47 | 36 | [7 empty] | 박지웅 | 3 |  |  |  |  | Y |  | 94.45 | 11-6 | 130.45 | 0 | A |  | 1656 | 2 | 0.41 | 1597 | 2.46 | 89 | 38 | 330 | 5:30 | 8 | 9 | 0 | 0 |  | 0 | 10 |  | N2 | 2020-03-03 01:20 |  | 19 | 2020-03-03 00:58 | 40 |  |  |  |  | Y | [5 empty] | N |  |  |  | 5.2 | 0 | [23 empty] | 1.24 | 0 | A |  |  | 11.17 | 25.367 | 52.523 | 0.314 | 4.702 | 2.07 | 1521.56 | 0 | 0 | 0 | 1299 | 0 | 0 | 0 | 902 | 0 | 301 | 198 | 0 | 0 | 0 |  |  | 12 |  | 1
2020-03-02 | B57161 | 2 | 저탄소 | AE5120HM |  | Al 탈산 | B | 37 | 14 | 53350 | 88.6 | D | D |  | D | 1 |  | 1 | 1555 | 1545 | 6500 |  |  | 6500 | 69.84 | 11 | 93071 | 1617 |  | Y | 44 | 34 |  |  | B57158 | 05 |  |  |  | 김익규 | 3 |  |  | Y |  | Y |  | 104.55 | 13-7 | 0 | 317.47 | A |  | 1613 | 1 | 0.1 | 1560 | 0 | 52 | 22 | 331 | 5:31 | 16 | 16 | 0 | 0 |  | 0 | 0 |  | N2 | 2020-03-03 01:42 | 2020-03-03 01:58 | 16 | 2020-03-03 01:33 | 25 |  |  |  |  | Y | [8 empty] | 3.5 | 0 | 11.19 | [23 empty] | 0.02 | 0.02 | A | [9 empty] | 1128 | 551 | 85 | 233 | 0 | 204 | 0 | 672 | 0 | 0 | 0 | 0 | 0 | 0
2020-03-02 | A57328 | 1 | 저탄소 | SCR420HON2 |  | Al 탈산 | B | 6 | 5 | 52800 | 66.95 | D | D | D |  | 1 | 1 |  | 1540 | 1584 | 4800 |  |  | 4800 | 56.73 | 10 | 84610 | 1636 |  | Y | 39 | 26 | [7 empty] | 김덕진 | 2 |  |  | Y |  |  |  | 102.7 | 13-7 | 0 | 153.43 | A |  | 1636 | 3 | 0.31 | 1593 | 1.54 | 82 | 38 | 275 | 4:35 | 16 | 19 | 69 | 0 |  | 0 |  |  | N2 | 2020-03-03 01:50 | 2020-03-03 02:30 | 41 | 2020-03-03 01:50 | 41 |  |  |  |  | Y |  |  |  | Y | [5 empty] | 0 | 211.46 | [23 empty] | 0 | 55.88 | A | [9 empty] | 1056 | 478 | 100 | 22 | 0 | 0 | 0 | 299 | 0 | 197 | 0 | 0 | 0 | 8
2020-03-02 | C54734 | 3 | 저탄소 | AE1320M | 연주종료 | Al 탈산 | T | 15 | 75 | 49350 | 90.65 | D | D | D |  | 1 |  | 1 | 1550 | 1599 | 5700 |  |  | 5700 | 53.2 | 39 | 107133 | 1653 | 366 | Y | 43 | 30 |  |  |  | 05 |  |  |  | 박지웅 | 3 |  | Y |  |  | Y |  | 100.6 | 11-10 | 108.11 | 0 | A |  | 1639 | 2 | 0.4 | 1580 | 2.57 | 72 | 35 | 322 | 5:22 | 8 | 8 | 0 | 0 |  | 0 | 10 |  | N2 | 2020-03-03 02:28 |  | 15 | 2020-03-03 02:03 | 40 |  |  |  |  | Y | [5 empty] | N |  |  |  | 5.47 | 0 | [23 empty] | 0.4 | 0 | A |  |  | 10.471 | 27.357 | 50.864 | 0.292 | 4.857 | 1.859 | 1501.75 | 0 | 0 | 1149 | 0 | 0 | 0 | 0 | 595 | 0 | 300 | 0 | 0 | 0 | 0 |  |  | 5
2020-03-02 | B57162 | 2 | 저탄소 | AE5120HM |  | Al 탈산 | B | 16 | 56 | 50700 | 91.97 | D | D |  | D | 1 |  | 1 | 1555 | 1564 | 6900 |  |  | 6900 | 74.14 | 11 | 93071 | 1606 |  | Y | 42 | 35 |  |  | B57159 | 05 |  |  |  | 김익규 | 3 |  |  | Y |  |  |  | 104.4 | 12-7 | 0 | 268.34 | A |  | 1618 | 1 | 0.14 | 1571 | 0 | 63 | 29 | 221 | 3:41 | 16 | 16 | 0 | 0 |  | 0 | 0 |  | N2 | 2020-03-03 02:44 | 2020-03-03 02:57 | 13 | 2020-03-03 02:29 | 28 |  |  |  |  | Y | [8 empty] | 4 | 0 | 16.17 | [23 empty] | 0.32 | 0.32 | A | [9 empty] | 935 | 815 | 75 | 0 | 0 | 224 | 0 | 727 | 0 | 0 | 0 | 0 | 0 | 0
2020-03-02 | A57329 | 1 | 저탄소 | SCR420HON2 | 잔강최소화전 | Al 탈산 | B | 36 | 12 | 52200 | 70.5 | D | D | D |  | 1 | 1 |  | 1540 | 1544 | 6000 |  |  | 6000 | 61.61 | 12 | 97383 | 1620 |  | Y | 39 | 33 | [7 empty] | 김덕진 | 2 |  |  | Y |  |  |  | 109.6 | 14-3 | 0 | 166.79 | A |  | 1620 | 3 | 0.31 | 1590 | 1.03 | 79 | 37 | 275 | 4:35 | 16 | 18 | 70 | 0 |  | 0 |  |  | N2 | 2020-03-03 02:51 | 2020-03-03 03:28 | 37 | 2020-03-03 02:49 | 39 |  |  |  |  | Y |  |  |  | Y | [5 empty] | 0 | 259.33 | [23 empty] | 0 | 82.85 | A | [9 empty] | 623 | 812 | 0 | 34 | 0 | 0 | 0 | 301 | 0 | 199 | 0 | 0 | 0 | 4
2020-03-02 | B57163 | 2 | 저탄소 | AE5120HM | TUNDISH교체전 | Al 탈산 | B | 5 | 51 | 51050 | 93.98 | D | D |  | D | 1 |  | 1 | 1555 | 1544 | 7300 |  |  | 7300 | 68.66 | 14 | 106316 | 1617 |  | Y | 49 | 37 |  |  | B57160 | 05 |  |  |  | 김익규 | 3 |  |  | Y | [5 empty] | 0 | 345.71 | A |  | 1624 | 1 | 0.13 | 1573 | 1.33 | 65 | 30 | 311 | 5:11 | 16 | 16 | 0 | 0 |  | 0 | 0 |  | N2 | 2020-03-03 03:44 | 2020-03-03 03:57 | 13 | 2020-03-03 03:35 | 22 |  |  |  |  | Y | [8 empty] | 4 | 0 | 18.14 | [23 empty] | 0.16 | 0.16 | A | [9 empty] | 236 | 1366 | 96 | 0 | 0 | 204 | 0 | 654 | 0 | 0 | 0 | 0 | 0 | 0
2020-03-02 | C54735 | 3 | 저탄소 | AE1320M | 연주종료 | Al 탈산 | T | 33 | 88 | 48500 | 79.75 | D | D | D |  | 1 |  | 1 | 1550 | 1590 | 5400 |  |  | 5400 | 59.57 | 33 | 90651 | 1640 |  | Y | 41 | 32 | [7 empty] | 박지웅 | 2 |  |  |  |  | Y |  | 98.75 | 11-6 | 93.94 | 0 | A |  | 1628 | 2 | 0.41 | 1581 | 1.96 | 73 | 30 | 307 | 5:07 | 8 | 10 | 0 | 0 |  | 0 | 10 |  | N2 | 2020-03-03 03:32 |  | 18 | 2020-03-03 03:18 | 32 |  |  |  |  | Y | [5 empty] | N |  |  |  | 6.01 | 0 | [23 empty] | 1.25 | 0 | A | [9 empty] | 0 | 0 | 825 | 53 | 0 | 0 | 0 | 801 | 0 | 301 | 0 | 0 | 0 | 0 |  |  | 5
2020-03-02 | A57330 | 1 | 저탄소 | BP-SCM420HT | 잔강최소화 | Al 탈산 | B | 30 | 11 | 50900 | 68.37 | D | D | D |  | 1 | 1 |  | 1540 | 1576 | 5400 |  |  | 5400 | 63.82 | 10 | 84610 | 1641 |  | Y | 39 | 29 | [7 empty] | 김덕진 | 2 |  | Y |  |  |  |  | 104.85 | 13-8 | 0 | 198.64 | A |  | 1641 | 3 | 0.31 | 1596 | 1.61 | 86 | 34 | 279 | 4:39 | 16 | 18 | 71 | 0 |  | 0 |  |  | N2 | 2020-03-03 03:57 | 2020-03-03 04:46 | 49 | 2020-03-03 03:55 | 50 |  |  |  |  | Y |  |  |  | Y | [5 empty] | 0 | 190.87 | [23 empty] | 0 | 43.87 | A | [9 empty] | 1096 | 305 | 154 | 23 | 0 | 0 | 0 | 299 | 0 | 195 | 0 | 0 | 0 | 13 |  |  |  | 0
2020-03-02 | B57164 | 2 | 고탄소 | AE5098 | TUNDISH교체 | Si 탈산 | B | 21 | 57 | 50200 | 106.67 | D | D |  | D | 1 |  | 1 | 1530 | 1567 | 8000 |  |  | 8000 | 80.47 | 18 | 99414 | 1635 |  | Y | 52 | 44 |  |  | B57161 | 05 |  |  |  | 김익규 | 3 |  |  | Y |  | Y |  | 108 | 13-1 | 262.86 | 0 | A |  | 1607 | 1 | 0.1 | 1550 | 1.21 | 97 | 58 | 290 | 4:50 | 20 | 21 | 0 | 0 |  | 0 | 0 |  | AR | 2020-03-03 05:00 | 2020-03-03 05:20 | 21 | 2020-03-03 04:44 | 37 |  |  |  |  | Y | [8 empty] | 3.5 | 9.92 | 0 | [19 empty] | 2.3 | 1.62 |  |  | 0.13 | 0.13 | B | [9 empty] | 1217 | 0 | 200 | 0 | 0 | 201 | 0 | 738 | 0 | 0 | 0 | 0 | 0 | 95 |  |  | 7 |  | 1
2020-03-02 | C54736 | 3 | 저탄소 | AE1320M | TUNDISH교체전 | Al 탈산 | T | 32 | 81 | 48250 | 76.23 | D | D | D |  | 1 |  | 1 | 1550 | 1555 | 6600 |  |  | 6600 | 68.65 | 35 | 96145 | 1615 |  | Y | 45 | 33 | [7 empty] | 박지웅 | 2 |  |  |  |  | Y |  | 96.9 | 11-5 | 103.02 | 0 | A |  | 1620 | 2 | 0.42 | 1578 | 1.75 | 70 | 26 | 329 | 5:29 | 8 | 10 | 0 | 0 |  | 0 | 10 |  | N2 | 2020-03-03 04:39 |  | 17 | 2020-03-03 04:31 | 25 |  |  |  |  | Y | [5 empty] | N |  |  |  | 6.16 | 0 | [23 empty] | 0.33 | 0 | A | [9 empty] | 0 | 0 | 566 | 724 | 0 | 0 | 0 | 397 | 0 | 300 | 0 | 0 | 0 | 0 |  |  | 5
2020-03-02 | A57331 | 1 | 저탄소 | BP-SCM420HT |  | Al 탈산 | B | 11 | 16 | 49500 | 66.88 | D | D | D |  | 1 | 1 |  | 1540 | 1583 | 5400 |  |  | 5400 | 53.19 | 12 | 101532 | 1633 |  | Y | 39 | 29 | [7 empty] | 김덕진 | 2 |  | Y |  |  |  |  | 103.15 | 13-5 | 0 | 150.06 | A |  | 1633 | 3 | 0.31 | 1590 | 1.54 | 80 | 41 | 268 | 4:28 | 16 | 16 | 72 | 0 |  | 0 |  |  | N2 | 2020-03-03 04:55 | 2020-03-03 05:38 | 43 | 2020-03-03 04:54 | 44 |  |  |  |  | Y |  |  |  | Y | [5 empty] | 0 | 196.23 | [23 empty] | 0 | 54.33 | A | [9 empty] | 1049 | 345 | 100 | 0 | 0 | 0 | 0 | 298 | 0 | 196 | 0 | 0 | 0 | 10
2020-03-02 | B57165 | 2 | 고탄소 | AE5098 |  | Si 탈산 | B | 37 | 15 | 53450 | 132.38 | D | D |  | B | 1 |  | 1 | 1530 | 1545 | 6400 |  |  | 6400 | 64.38 | 18 | 99414 | 1545 |  | Y | 51 | 32 |  |  | B57162 | 05 |  |  |  | 김익규 | 2 |  |  | Y |  | Y |  | 103.15 | 13-5 | 31.01 | 0.01 | A |  | 1572 | 1 | 0.11 | 1525 | 0.65 | 72 | 42 | 227 | 3:47 | 20 | 21 | 0 | 0 |  | 0 | 0 |  | AR | 2020-03-03 06:29 | 2020-03-03 06:38 | 10 | 2020-03-03 06:11 | 27 |  |  |  |  | Y | [8 empty] | 3.3 | 16.13 | 0 | [20 empty] | 1.06 |  |  | 0.08 | 0.08 | A | [9 empty] | 1075 | 0 | 170 | 0 | 0 | 166 | 0 | 1066 | 0 | 0 | 0 | 0 | 0 | 76
2020-03-02 | C54737 | 3 | 저탄소 | SCM420HI |  | Al 탈산 | I | 1 | 62 | 49650 | 93 | D | D | B |  | 1 |  | 1 | 1560 | 1597 | 7200 |  |  | 7200 | 77.25 | 4 | 93200 | 1656 |  | INGOT | 47 | 35 | [7 empty] | 박지웅 | [5 empty] | Y |  | 97.35 | 11-9 | 133.64 | 4.53 | A |  | 1654 | 2 | 0.43 | 1590 | 1.78 | 80 |  | 334 | 5:34 | 20 | 20 | 0 | 0 |  | 0 | 15 |  | AR | 2020-03-03 06:10 |  | 13 | 2020-03-03 05:59 | [5 empty] | Y | [5 empty] | N |  |  |  | 10.18 | 0 | [18 empty] | 1.3 |  |  |  |  | 1.56 | 0 | A | [9 empty] | 1714 | 99 | 16 | 508 | 0 | 0 | 0 | 602 | 0 | 298 | 0 | 0 | 0 | 0
2020-03-02 | A57332 | 1 | 저탄소 | BP-SCM420HT | 연주종료 | Al 탈산 | B | 16 | 57 | 47500 | 68.65 | D | D | D |  | 1 | 1 |  | 1540 | 1587 | 4300 |  |  | 4300 | 55.28 | 10 | 77790 | 1620 |  | Y | 40 | 22 | [15 empty] | 100.75 | 12-3 | 0.07 | 235.64 | A |  | 1620 | 3 | 0.31 | 1585 | 1.25 | 75 | 0 | 301 | 5:01 | 16 | 16 | 73 | 0 |  | 0 |  |  | N2 | 2020-03-03 05:55 | 2020-03-04 03:36 | 37 | 2020-03-03 05:53 | 39 | [14 empty] | 0 | 196.86 | [23 empty] | 0 | 55.44 | A | [9 empty] | 1131 | 260 | 0 | 36 | 0 | 0 | 0 | 197 | 0 | 97 | 0 | 0 | 0 | 12 |  |  |  | 0
2020-03-02 | B57166 | 2 | 고탄소 | AE5098 |  | Si 탈산 | B | 6 | 6 | 53200 | 111.7 | D | B |  | B | 1 |  | 1 | 1530 | 1574 | 6700 |  |  | 6700 | 67.39 | 18 | 99414 | 1597 |  | Y | 59 | 36 | [7 empty] | 김익규 | 2 |  |  |  |  | Y |  | 110.7 | 14-6 | 191.08 | 0 | A |  | 1579 | 1 | 0.08 | 1526 | 1.09 | 73 | 35 | 286 | 4:46 | 20 | 24 | 0 | 0 |  | 0 | 0 |  | AR | 2020-03-03 07:09 | 2020-03-03 07:48 | 39 | 2020-03-03 07:00 | 48 |  |  |  |  | Y | [8 empty] | 3 | 12.02 | 0 | [20 empty] | 0.91 |  |  | 0.05 | 0.05 | A | [9 empty] | 1241 | 0 | 66 | 0 | 0 | 190 | 0 | 602 | 0 | 0 | 0 | 0 | 0 | 34
2020-03-02 | C54738 | 3 | 저탄소 | SCR420HC | 연주시작 | Al 탈산 | T | 15 | 76 | 49600 | 114.72 | D | B | B |  | 1 |  | 1 | 1550 | 1584 | 8500 |  |  | 8500 | 93.77 | 33 | 90651 | 1675 |  | Y | 58 | 43 | [7 empty] | 박지웅 | 3 |  |  |  |  | Y |  | 97.6 | 11-7 | 0 | 294.12 | A |  | 1670 | 2 | 0.45 | 1597 | 2.28 | 86 | 40 | 461 | 7:41 | 13 | 14 | 0 | 0 |  | 0 | 10 |  | N2 | 2020-03-03 07:41 |  | 23 | 2020-03-03 07:16 | 48 |  |  |  |  | Y | [5 empty] | Y |  |  |  | 7.72 | 0 | [23 empty] | 1.56 | 0 | A | [9 empty] | 1139 | 551 | 53 | 229 | 0 | 0 | 0 | 601 | 0 | 300 | 0 | 0 | 0 | 19 |  |  |  |  | 1
2020-03-03 | B57167 | 2 | 고탄소 | AE5098 |  | Si 탈산 | B | 36 | 13 | 52650 | 108.2 | B | B |  | B | 1 |  | 1 | 1530 | 1545 | 7200 |  |  | 7200 | 72.42 | 18 | 99414 | 1594 |  | Y | 51 | 39 | A57331 잔강3톤받음 |  | A57330 | 02 |  |  |  | 임승우 | 2 | [6 empty] | 108.75 | 14-2 | 211.24 | 0 | A |  | 1579 | 1 | 0.08 | 1516 | 1.25 | 63 | 30 | 233 | 3:53 | 20 | 25 | 0 | 0 |  | 0 | 0 |  | AR | 2020-03-03 08:16 | 2020-03-03 08:57 | 40 | 2020-03-03 08:03 | 54 |  |  |  |  | Y | [8 empty] | 3.6 | 12.14 | 0 | [20 empty] | 0.71 |  |  | 0.08 | 0.08 | A | [9 empty] | 1080 | 0 | 55 | 0 | 0 | 166 | 0 | 999 | 0 | 305 | 0 | 0 | 0 | 36
2020-03-03 | C54739 | 3 | 저탄소 | SCR420HC | 연주종료 | Al 탈산 | T | 5 | 52 | 50650 | 108.97 | B | B | B |  | 1 |  | 1 | 1550 | 1565 | 7700 |  |  | 7700 | 80.09 | 35 | 96145 | 1631 |  | Y | 57 | 40 |  |  | C54737 | 02 |  |  |  | 박재승 | 3 |  |  | Y |  | Y |  | 102.7 | 12-6 | 0 | 401.4 | A |  | 1633 | 2 | 0.43 | 1587 | 1.31 | 76 | 38 | 426 | 7:06 | 13 | 13 | 0 | 0 |  | 0 | 10 |  | N2 | 2020-03-03 08:48 |  | 19 | 2020-03-03 08:31 | 36 |  |  |  |  | Y | [5 empty] | Y |  |  |  | 2.01 | 6.37 | [23 empty] | 1.56 | 0 | A | [9 empty] | 983 | 650 | 36 | 0 | 0 | 0 | 0 | 594 | 0 | 301 | 115 | 0 | 0 | 28 |  |  | 5
2020-03-03 | B57168 | 2 | 고탄소 | AE5098 |  | Si 탈산 | B | 30 | 12 | 53200 | 92.53 | B | B |  | B | 1 |  | 1 | 1530 | 1554 | 6100 |  |  | 6100 | 61.36 | 18 | 99414 | 1596 |  | Y | 43 | 33 |  |  | A57332 | 05 |  |  |  | 임승우 | 2 |  |  |  |  | Y |  | 107.8 | 14-1 | 184.47 | 0 | A |  | 1580 | 1 | 0.08 | 1524 | 1.3 | 71 | 26 | 252 | 4:12 | 20 | 21 | 0 | 0 |  | 0 | 0 |  | AR | 2020-03-03 09:03 | 2020-03-03 10:04 | 62 | 2020-03-03 08:53 | 71 |  |  |  |  | Y | [8 empty] | 3.6 | 14.6 | 0 | [20 empty] | 0.87 |  |  | 0.04 | 0.04 | A | [9 empty] | 1096 | 0 | 31 | 0 | 0 | 167 | 0 | 740 | 0 | 0 | 0 | 0 | 0 | 33
2020-03-03 | C54740 | 3 | 저탄소 | SCR420HC | 연주종료 | Al 탈산 | T | 21 | 58 | 49300 | 85.8 | B | B | B |  | 1 |  | 1 | 1550 | 1558 | 6700 |  |  | 6700 | 71.74 | 34 | 93398 | 1641 |  | Y | 47 | 34 | [7 empty] | 박재승 | 3 |  | N |  |  | Y |  | 97.05 | 11-10 | 0 | 304.64 | A |  | 1634 | 2 | 0.41 | 1578 | 2.33 | 67 | 25 | 530 | 8:50 | 13 | 14 | 0 | 0 |  | 0 | 10 |  | N2 | 2020-03-03 09:45 |  | 26 | 2020-03-03 09:30 | 41 |  |  |  |  | Y | [5 empty] | Y |  |  |  | 1.63 | 0.63 | [23 empty] | 1.56 | 0 | A | [9 empty] | 1148 | 474 | 26 | 234 | 0 | 0 | 0 | 399 | 0 | 301 | 0 | 0 | 0 | 11 |  |  | 5
2020-03-03 | B57169 | 2 | 고탄소 | AE5098 |  | Si 탈산 | B | 16 | 58 | 50200 | 102.15 | B | B |  | B | 1 |  | 1 | 1530 | 1526 | 7000 |  |  | 7000 | 70.41 | 18 | 99414 | 1596 |  | Y | 51 | 37 |  |  | B57166 | 03 |  |  |  | 임승우 | 2 |  |  |  |  | Y |  | 96 | 11-9 | 282.54 | 0 | A |  | 1582 | 1 | 0.1 | 1523 | 1.28 | 70 | 32 | 209 | 3:29 | 20 | 21 | 0 | 0 | 50 | 0 | 0 |  | AR | 2020-03-03 10:16 | 2020-03-03 11:12 | 57 | 2020-03-03 10:04 | 68 |  |  |  |  | Y | [8 empty] | 5 | 15.28 | 0 | [20 empty] | 0.92 |  |  | 0.07 | 0.07 | A | [9 empty] | 1164 | 29 | 0 | 0 | 0 | 200 | 0 | 754 | 0 | 0 | 0 | 0 | 0 | 42
2020-03-03 | C54741 | 3 | 저탄소 | SCR420HC | 연주종료 | Al 탈산 | T | 1 | 63 | 49600 | 87.08 | B | B | B |  | 1 |  | 1 | 1550 | 1608 | 6000 |  |  | 6000 | 62.41 | 35 | 96145 | 1640 |  | Y | 42 | 35 |  |  | C54738 | 05 |  |  |  | 박재승 | 3 |  | Y |  |  |  |  | 100.25 | 12-2 | 0 | 228.65 | A |  | 1637 | 2 | 0.4 | 1581 | 1.81 | 70 | 27 | 616 | 10:16 | 13 | 13 | 0 | 0 |  | 0 | 10 |  | N2 | 2020-03-03 10:49 |  | 20 | 2020-03-03 10:35 | 34 |  |  |  |  | Y | [5 empty] | Y |  |  |  | 1.47 | 1 | [23 empty] | 1.56 | 0 | A | [9 empty] | 1413 | 279 | 17 | 0 | 0 | 0 | 0 | 1105 | 0 | 301 | 223 | 0 | 0 | 0 |  |  | 5
2020-03-03 | B57170 | 2 | 고탄소 | AE5098 |  | Si 탈산 | B | 6 | 7 | 52850 | 112.02 | B | B |  | B | 1 |  | 1 | 1530 | 1547 | 7500 |  |  | 7500 | 75.44 | 18 | 99414 | 1584 |  | Y | 53 | 40 | [7 empty] | 임승우 | 2 |  |  |  |  | Y |  | 107.75 | 14-2 | 52.32 | 0 | A |  | 1595 | 1 | 0.1 | 1537 | 1.24 | 84 | 45 | 237 | 3:57 | 20 | 21 | 0 | 0 |  | 0 | 0 |  | AR | 2020-03-03 11:31 | 2020-03-03 12:18 | 47 | 2020-03-03 11:08 | 70 |  |  |  |  | Y | [8 empty] | 3.5 | 13.25 | 0 | [20 empty] | 1.08 |  |  | 0.09 | 0.09 | A | [9 empty] | 1102 | 0 | 234 | 0 | 0 | 203 | 0 | 697 | 0 | 0 | 0 | 0 | 0 | 72
2020-03-03 | C54742 | 3 | 저탄소 | SCR420HC | 연주종료 | Al 탈산 | T | 15 | 77 | 48900 | 81.68 | B | B | B |  | 1 |  | 1 | 1550 | 1560 | 6600 |  |  | 6600 | 60.07 | 40 | 109880 | 1641 |  | Y | 49 | 33 |  |  | C54739 | 05 |  |  |  | 박재승 | 3 |  | Y |  |  |  |  | 98.75 | 11-8 | 0 | 238.9 | A |  | 1639 | 2 | 0.42 | 1587 | 2.36 | 76 | 33 | 423 | 7:03 | 13 | 15 | 0 | 0 |  | 0 | 10 |  | N2 | 2020-03-03 11:53 |  | 20 | 2020-03-03 11:41 | 32 |  |  |  |  | Y | [5 empty] | Y |  |  |  | 0.88 | 1.2 | [23 empty] | 1.56 | 0 | A | [9 empty] | 1002 | 603 | 0 | 41 | 0 | 0 | 0 | 901 | 0 | 299 | 254 | 0 | 0 | 0
2020-03-03 | B57171 | 2 | 고탄소 | AE5098 |  | Si 탈산 | B | 36 | 14 | 52900 | 114.53 | B | B |  | B | 1 |  | 1 | 1530 | 1524 | 7000 |  |  | 7000 | 70.41 | 18 | 99414 | 1616 |  | Y | 45 | 36 | [7 empty] | 임승우 | 3 |  |  |  |  | Y |  | 103.3 | 13-6 | 240.87 | 0 | A |  | 1592 | 1 | 0.09 | 1528 | 1.16 | 75 | 42 | 258 | 4:18 | 20 | 22 | 0 | 0 |  | 0 | 0 |  | AR | 2020-03-03 12:36 | 2020-03-03 13:23 | 47 | 2020-03-03 12:09 | 73 |  |  |  |  | Y | [8 empty] | 4 | 14.49 | 0 | [20 empty] | 0.73 |  |  | 0.18 | 0.18 | A | [9 empty] | 1088 | 0 | 33 | 0 | 0 | 150 | 0 | 850 | 0 | 0 | 0 | 0 | 0 | 25
2020-03-03 | B57172 | 2 | 고탄소 | AE5098 |  | Si 탈산 | B | 30 | 13 | 52800 | 114.85 | B | B |  | B | 1 |  | 1 | 1530 | 1546 | 6400 |  |  | 6400 | 64.38 | 18 | 99414 | 1605 |  | Y | 47 | 34 | [7 empty] | 임승우 | 2 |  |  |  |  | Y |  | 105.2 | 13-8 | 247.91 | 0 | A |  | 1582 | 1 | 0.09 | 1532 | 0.9 | 79 | 42 | 280 | 4:40 | 20 | 21 | 0 | 0 |  | 0 | 0 |  | AR | 2020-03-03 13:35 | 2020-03-03 14:28 | 53 | 2020-03-03 13:19 | 69 |  |  |  |  | Y | [8 empty] | 3.5 | 16.44 | 0 | [20 empty] | 0.91 |  |  | 0.07 | 0.07 | A | [9 empty] | 1145 | 0 | 50 | 0 | 0 | 162 | 0 | 715 | 0 | 0 | 0 | 0 | 0 | 36
2020-03-03 | C54743 | 3 | 저탄소 | SCR420HC | 연주종료 | Al 탈산 | T | 5 | 53 | 50600 | 82.53 | B | B | B |  | 1 |  | 1 | 1550 | 1568 | 6600 |  |  | 6600 | 68.65 | 35 | 96145 | 1633 |  | Y | 48 | 34 |  |  | C54740 | 05 |  |  |  | 박재승 | 3 |  | Y |  |  |  |  | 102.25 | 12-6 | 0 | 357.92 | A |  | 1630 | 2 | 0.39 | 1574 | 2.24 | 63 | 26 | 6 | 0:06 | 13 | 13 | 0 | 0 |  | 0 |  |  | N2 | 2020-03-03 13:14 |  | 12 | 2020-03-03 13:04 | 22 |  |  |  |  | Y | [9 empty] | 1.9 | 0.5 | 레벨2데이터자동전송안되어 수동넘김(최저진공유지시간 14분임) | [22 empty] | 1.56 | 0 | A | [9 empty] | 1235 | 447 | 0 | 214 | 0 | 0 | 0 | 849 | 0 | 299 | 225 | 0 | 0 | 0
2020-03-03 | B57173 | 2 | 고탄소 | AE5098 |  | Si 탈산 | B | 16 | 59 | 49900 | 111.9 | B | B |  | C | 1 |  | 1 | 1530 | 1545 | 6500 |  |  | 6500 | 65.38 | 18 | 99414 | 1597 |  | Y | 51 | 36 | [7 empty] | 임승우 | 2 |  |  |  |  | Y |  | 102 | 12-4 | 107.93 | 0 | A |  | 1586 | 1 | 0.06 | 1538 | 1.07 | 85 | 42 | 263 | 4:23 | 20 | 21 | 0 | 0 | 25 | 0 | 0 |  | AR | 2020-03-03 14:44 | 2020-03-03 15:33 | 49 | 2020-03-03 14:24 | 69 | [14 empty] | 10.02 | 0 | [20 empty] | 0.51 |  |  | 0.18 | 0.18 | A | [9 empty] | 1208 | 0 | 40 | 0 | 0 | 180 | 0 | 800 | 0 | 0 | 0 | 0 | 0 | 21
2020-03-03 | C54744 | 3 | 저탄소 | SCR420HC | 연주종료 | Al 탈산 | T | 21 | 59 | 49200 | 86.32 | B | B | C |  | 1 |  | 1 | 1550 | 1567 | 6500 |  |  | 6500 | 63.95 | 37 | 101639 | 1638 |  | Y | 53 | 37 | [7 empty] | 박재승 | 3 | [6 empty] | 97.05 | 11-9 | 0 | 299.19 | A |  | 1628 | 2 | 0.42 | 1580 | 2.09 | 69 | 31 | 468 | 7:48 | 13 | 13 | 0 | 0 |  | 0 | 11 |  | N2 | 2020-03-03 14:24 |  | 18 | 2020-03-03 14:12 | 30 |  |  |  |  | Y | [5 empty] | Y |  |  |  | 2.28 | 0 | [23 empty] | 1.56 | 0 | A | [9 empty] | 1296 | 204 | 20 | 0 | 0 | 0 | 0 | 1099 | 0 | 300 | 319 | 0 | 0 | 0 |  |  | 5
2020-03-03 | C54745 | 3 | 저탄소 | SCR420HC | TUNDISH교체전 | Al 탈산 | T | 1 | 64 | 49400 | 83.28 | C | C | C |  | 1 |  | 1 | 1550 | 1556 | 6600 |  |  | 6600 | 68.65 | 35 | 96145 | 1637 |  | Y | 43 | 37 | [8 empty] | 2 | [6 empty] | 101.1 | 12-2 | 0.02 | 128.59 | A |  | 1635 | 2 | 0.4 | 1585 | 1.85 | 74 | 35 | 416 | 6:56 | 13 | 13 | 0 | 0 |  | 0 | 14 |  | N2 | 2020-03-03 15:31 |  | 13 | 2020-03-03 15:17 | 27 |  |  |  |  | Y | [5 empty] | Y |  |  |  | 3.04 | 0 | [23 empty] | 0 | 0 | A | [9 empty] | 393 | 1151 | 35 | 224 | 0 | 0 | 0 | 955 | 0 | 300 | 301 | 0 | 0 | 0 |  |  | 5
2020-03-03 | B57174 | 2 | 고탄소 | AE5098 |  | Si 탈산 | B | 6 | 8 | 52850 | 115.85 | C | C |  | C | 1 |  | 1 | 1530 | 1517 | 7000 |  |  | 7000 | 77.64 | 16 | 90160 | 1594 | 369 | Y | 52 | 37 | [7 empty] | 고승만 | 2 |  |  |  |  | Y |  | 99.45 | 13-3 | 273.78 | 0 | A |  | 1587 | 1 | 0.08 | 1531 | 1.1 | 78 | 44 | 209 | 3:29 | 20 | 20 | 0 | 0 |  | 0 | 0 |  | AR | 2020-03-03 16:04 | 2020-03-03 16:40 | 36 | 2020-03-03 15:42 | 58 |  |  |  |  | Y | [8 empty] | 4 | 10.38 | 0 | [20 empty] | 1.25 |  |  | 0.05 | 0.05 | A | [9 empty] | 1028 | 0 | 0 | 0 | 0 | 225 | 0 | 795 | 0 | 413 | 0 | 0 | 0 | 73
2020-03-03 | C54746 | 3 | 저탄소 | SCM415C2 |  | Al 탈산 | I | 15 | 78 | 49000 | 85.3 | C | C | C |  | 1 |  | 1 | 1560 | 1592 | 6200 |  |  | 6200 | 64.58 | 24 | 96000 | 1629 |  | INGOT | 43 | 36 |  |  |  | 05 |  |  |  |  | 0 |  | Y |  |  |  |  | 98.7 | 11-8 | 257.68 | 0 | A |  | 1656 | 2 | 0.42 | 1591 | 1.91 | 75 |  | 377 | 6:17 | 18 | 21 | 0 | 0 |  | 0 | 9 |  | N2 | 2020-03-03 16:36 |  | 15 | 2020-03-03 16:28 | [5 empty] | Y | [5 empty] | N |  |  |  | 5.88 | 0 | [18 empty] | 1.1 |  |  |  |  | 0 | 0 | A | [9 empty] | 595 | 623 | 23 | 0 | 0 | 0 | 0 | 964 | 0 | 200 | 297 | 0 | 0 | 0
2020-03-03 | B57175 | 2 | 고탄소 | AE5098 |  | Si 탈산 | B | 36 | 15 | 52400 | 111.58 | C | C |  | C | 1 |  | 1 | 1530 | 1566 | 6400 |  |  | 6400 | 94.65 | 12 | 67620 | 1607 |  | Y | 44 | 36 | [7 empty] | 고승만 | 2 |  |  |  |  | Y |  | 106.6 | 13-9 | 255.62 | 0 | A |  | 1588 | 1 | 0.09 | 1533 | 1.17 | 80 | 17 | 270 | 4:30 | 20 | 21 | 0 | 0 |  | 0 | 0 |  | AR | 2020-03-03 17:15 | 2020-03-03 17:59 | 44 | 2020-03-03 16:54 | 66 |  |  |  |  | Y | [9 empty] | 9.91 | 0 | C급발생으로 60T내려 B57178.79.80차지 20T씩합탕 | [19 empty] | 1.14 |  |  | 0 | 0 | C | [9 empty] | 1154 | 0 | 47 | 0 | 0 | 234 | 0 | 601 | 0 | 201 | 0 | 0 | 0 | 54
2020-03-03 | C54747 | 3 | 저탄소 | SM20CB2 | 연주시작 | Al 탈산 | T | 30 | 14 | 53100 | 114.58 | C | C | C |  | 1 |  | 1 | 1550 | 1606 | 7400 |  |  | 7400 | 76.97 | 35 | 96145 | 1664 |  | Y | 50 | 49 |  |  |  | 05 |  |  |  |  | 2 |  | Y |  |  |  |  | 97.5 | 12-9 | 323.3 | 0 | A |  | 1655 | 2 | 0.45 | 1603 | 2.08 | 88 | 35 | 412 | 6:52 | 7 | 7 | 0 | 0 |  | 0 | 39 |  | N2 | 2020-03-03 18:09 |  | 24 | 2020-03-03 17:30 | 63 |  |  |  |  | Y | [5 empty] | N |  |  |  | 4.07 | 0 | [23 empty] | 0 | 0 | A | [9 empty] | 0 | 0 | 7 | 0 | 0 | 0 | 0 | 1150 | 0 | 199 | 400 | 0 | 0 | 0 |  |  | 9 |  | 1
2020-03-03 | B57176 | 2 | 고탄소 | AE5098 |  | Si 탈산 | B | 11 | 17 | 52550 | 125.03 | C | C |  | C | 1 |  | 1 | 1530 | 1547 | 1900 |  |  | 1900 | 21.5 | 16 | 88368 | 1607 |  | Y | 68 | 9 | [7 empty] | 고승만 | 2 |  |  |  |  | Y |  |  |  | 239.79 | 0 | A |  | 1596 | 1 | 0.12 | 1524 | 1.54 | 71 | 31 | 235 | 3:55 | 20 | 20 | 0 | 0 |  | 0 | 0 |  | AR | 2020-03-03 18:30 | 2020-03-03 18:55 | 25 | 2020-03-03 18:11 | 44 |  |  |  |  | Y | [8 empty] | 4.5 | 12.12 | 0 | [20 empty] | 0.96 |  |  | 0.04 | 0.04 | A | [9 empty] | 1233 | 0 | 31 | 0 | 0 | 176 | 0 | 1041 | 0 | 522 | 0 | 0 | 0 | 31
2020-03-03 | C54748 | 3 | 저탄소 | SM20CB2 | 연주종료 | Al 탈산 | T | 5 | 54 | 50800 | 69.85 | C | C | C |  | 1 |  | 1 | 1550 | 1594 | 5600 |  |  | 5600 | 65.76 | 31 | 85157 | 1646 |  | Y | 42 | 34 | 인고트1톤처리 |  |  | 05 |  |  |  |  | 2 |  | Y |  |  |  |  | 94.2 | 11-7 | 253 | 0 | A |  | 1631 | 2 | 0.44 | 1593 | 1.73 | 78 | 23 | 315 | 5:15 | 7 | 7 | 0 | 0 |  | 0 | 6 |  | N2 | 2020-03-03 18:46 |  | 57 | 2020-03-03 18:40 | 64 |  |  |  |  | Y | [5 empty] | N |  |  |  | 3.59 | 0 | [23 empty] | 0.21 | 0 | A | [9 empty] | 0 | 0 | 0 | 0 | 0 | 0 | 0 | 1287 | 0 | 201 | 414 | 0 | 0 | 30 |  |  | 6
2020-03-03 | B57177 | 2 | 고탄소 | AE5098 |  | Si 탈산 | B | 16 | 60 | 50350 | 105.63 | C | C |  | C | 1 |  | 1 | 1530 | 1565 | 5800 |  |  | 5800 | 58.34 | 18 | 99414 | 1595 |  | Y | 44 | 35 | [7 empty] | 고승만 | 2 |  |  |  |  | Y |  |  |  | 239.9 | 0 | A |  | 1583 | 1 | 0.09 | 1527 | 1.21 | 74 | 41 | 220 | 3:40 | 20 | 21 | 0 | 0 | 25 | 0 | 0 |  | AR | 2020-03-03 19:31 | 2020-03-03 19:52 | 21 | 2020-03-03 19:11 | 41 |  |  |  |  | Y | [8 empty] | 4.3 | 9.08 | 0 | [20 empty] | 0.89 |  |  | 0.22 | 0.22 | A | [9 empty] | 1214 | 0 | 62 | 0 | 0 | 200 | 0 | 803 | 0 | 407 | 0 | 0 | 0 | 25
2020-03-03 | C54749 | 3 | 저탄소 | SM20CB2 | 연주종료 | Al 탈산 | T | 15 | 79 | 49000 | 75.4 | C | C | C |  | 1 |  | 1 | 1550 | 1567 | 6200 |  |  | 6200 | 68.39 | 33 | 90651 | 1643 |  | Y | 41 | 35 | [8 empty] | 2 |  | Y |  |  |  |  | 92.1 | 11-1 | 244.65 | 0 | A |  | 1636 | 2 | 0.44 | 1590 | 2.56 | 75 | 29 | 359 | 5:59 | 7 | 7 | 0 | 0 |  | 0 | 16 |  | N2 | 2020-03-03 20:03 |  | 40 | 2020-03-03 19:47 | 56 |  |  |  |  | Y | [5 empty] | N |  |  |  | 3.21 | 0 | [23 empty] | 0 | 0 | A | [9 empty] | 0 | 0 | 0 | 0 | 0 | 0 | 0 | 1204 | 0 | 200 | 379 | 0 | 0 | 13 |  |  | 6
2020-03-03 | B57178 | 2 | 고탄소 | AE5098 |  | Si 탈산 | B | 6 | 9 | 53300 | 113.27 | C | C |  | C | 1 |  | 1 | 1530 | 1555 | 6400 |  |  | 6400 | 64.38 | 18 | 99414 | 1606 |  | Y | 52 | 32 | B57175 의 60 톤내려온 용강 중 20 톤받음 | [6 empty] | 고승만 | 2 |  |  | Y |  | Y |  | 107.3 | 14-1 | 236.7 | 0 | A |  | 1586 | 1 | 0.19 | 1539 | 0.98 | 86 | 49 | 282 | 4:42 | 20 | 20 | 0 | 0 | 40 | 0 | 0 |  | AR | 2020-03-03 20:44 | 2020-03-03 20:59 | 15 | 2020-03-03 20:30 | 29 |  |  |  |  | Y | [8 empty] | 3.2 | 14.96 | 0 | [20 empty] | 1.32 |  |  | 0.06 | 0.06 | A | [9 empty] | 995 | 0 | 22 | 0 | 0 | 198 | 0 | 750 | 0 | 409 | 0 | 0 | 0 | 98
2020-03-03 | C54750 | 3 | 저탄소 | SM20CB | 연주종료 | Si 탈산 | T | 21 | 60 | 48800 | 63.5 | C | C | C |  | 1 |  | 1 | 1550 | 1615 | 4800 |  |  | 4800 | 52.95 | 33 | 90651 | 1633 |  | Y | 42 | 30 |  |  |  | 05 |  |  |  |  | 2 | [6 empty] | 104.7 | 12-7 | 157.15 | 0 | A |  | 1630 | 2 | 0.44 | 1591 | 2.6 | 77 | 28 | 351 | 5:51 | 7 | 7 | 0 | 0 |  | 0 | 8 |  | N2 | 2020-03-03 20:56 |  | 44 | 2020-03-03 20:49 | 52 |  |  |  |  | Y | [5 empty] | N |  |  |  | 2.9 | 0 | [23 empty] | 0.95 | 0 | A | [9 empty] | 0 | 0 | 120 | 0 | 0 | 0 | 0 | 1002 | 0 | 200 | 310 | 0 | 0 | 10 |  |  | 5
2020-03-03 | B57179 | 2 | 고탄소 | AE5098 |  | Si 탈산 | B | 22 | 42 | 51600 | 104.63 | C | C |  | C | 1 |  | 1 | 1530 | 1565 | 6200 |  |  | 6200 | 61.13 | 18 | 101430 | 1607 |  | Y | 52 | 31 | B57175 번의 60 톤내려온 용강 중 20 톤받음 | [6 empty] | 고승만 | 2 |  |  | Y |  | Y |  | 110.7 | 13-7 | 192.75 | 0 | A |  | 1593 | 1 | 0.1 | 1532 | 1.38 | 79 | 42 | 210 | 3:30 | 20 | 22 | 0 | 0 | 27 | 0 | 0 |  | AR | 2020-03-03 21:48 | 2020-03-03 22:11 | 23 | 2020-03-03 21:33 | 37 |  |  |  |  | Y | [9 empty] | 14.02 | 0 | [20 empty] | 1.07 |  |  | 0.1 | 0.1 | A | [9 empty] | 1073 | 0 | 265 | 0 | 0 | 219 | 0 | 602 | 0 | 364 | 0 | 0 | 0 | 49
2020-03-03 | C54751 | 3 | 저탄소 | SM20CB | 연주종료 | Si 탈산 | T | 1 | 65 | 49750 | 77.68 | C | C | A |  | 1 |  | 1 | 1550 | 1587 | 6200 |  |  | 6200 | 64.49 | 35 | 96145 | 1707 |  | N | 42 | 37 |  |  |  | 05 |  |  |  |  | 2 |  | Y |  |  |  |  | 98.2 | 11-9 | 216.03 | 0 | A |  | 1634 | 2 | 0.44 | 1584 | 2 | 70 | 23 | 386 | 6:26 | 7 | 10 | 0 | 0 |  | 0 |  |  | N2 | 2020-03-03 22:11 |  | 30 | 2020-03-03 22:00 | 41 |  |  |  |  | Y | [5 empty] | Y |  |  | 5 | 4.68 | 0 | [23 empty] | 0.01 | 0 | A | [9 empty] | 0 | 0 | 15 | 0 | 0 | 0 | 0 | 1052 | 0 | 201 | 299 | 0 | 0 | 0 |  |  | 5
2020-03-03 | B57180 | 2 | 고탄소 | AE5098 | TUNDISH교체전 | Si 탈산 | B | 11 | 18 | 0 | 126.78 | C | A |  | A | 1 |  | 1 | 1530 | 1564 | 7500 |  |  | 7500 | 75.44 | 18 | 99414 | 1594 |  | Y | 58 | 39 | B57175 번의 60 톤내려온 용강 중 20 톤받음 | [6 empty] | 고승만 | 2 |  |  |  |  | Y |  | 160.1 |  | 302.91 | 0 | A |  | 1539 | 1 | 0.09 | 1502 | 0.48 | 49 | 26 | 257 | 4:17 | 20 | 20 | 0 | 0 |  | 0 | 0 |  | AR | 2020-03-03 23:18 | 2020-03-03 23:27 | 8 | 2020-03-03 23:09 | 18 | [14 empty] | 16 | 2.54 | [20 empty] | 1.06 |  |  | 0.1 | 0.1 | A | [9 empty] | 1060 | 0 | 280 | 0 | 0 | 185 | 0 | 752 | 0 | 408 | 0 | 0 | 0 | 151 |  |  | 7
2020-03-03 | C54752 | 3 | 저탄소 | SM20CB | 연주종료 | Si 탈산 | T | 5 | 55 | 50700 | 71.22 | A | A | A |  | 1 |  | 1 | 1550 | 1588 | 5100 |  |  | 5100 | 40.36 | 46 | 126362 | 1645 |  | Y | 46 | 33 |  |  | C54749 | 05 |  |  |  | 도주용 | 3 |  | Y |  |  | N | 4 | 100.4 | 12-3 | 196.04 | 0 | A |  | 1636 | 2 | 0.44 | 1582 | 3 | 68 | 26 | 378 | 6:18 | 7 | 9 | 0 | 0 |  | 0 | 8 |  | N2 | 2020-03-03 23:17 |  | 34 | 2020-03-03 23:09 | 42 |  |  |  |  | Y | [5 empty] | Y |  |  | 5 | 5.83 | 0 | [23 empty] | 0 | 0 | A | [9 empty] | 0 | 0 | 206 | 0 | 0 | 0 | 0 | 1403 | 0 | 200 | 0 | 0 | 0 | 41 |  |  | 4
2020-03-03 | B57181 | 2 | 고탄소 | SM55C | TUNDISH교체 | Al 탈산 | B | 16 | 61 | 50600 | 125.53 | A | A | A |  | 1 | 1 |  | 1530 | 1544 | 7100 |  |  | 7100 | 45.91 | 20 | 154638 | 1636 |  | Y | 83 | 34 | B57181 P% 오버로 10톤 섞음 C54750 15톤 합탕 (RH 워싱요청) | [12 empty] | Y |  |  |  | 194.78 | 0 | A |  | 1636 | 3 | 0.9 | 1572 | 1.52 | 84 | 37 | 849 | 14:09 | 15 | 15 | 74 | 0 |  | 0 |  |  | N2 | 2020-03-04 00:28 | 2020-03-04 00:58 | 30 | 2020-03-04 00:27 | 31 |  |  |  |  | Y |  |  |  | Y | [5 empty] | 113.53 | 94.63 | [19 empty] | 1.91 |  |  |  | 3.54 | 75.91 | A | [9 empty] | 0 | 0 | 532 | 44 | 0 | 159 | 0 | 1110 | 0 | 415 | 0 | 0 | 0 | 45 |  |  |  |  | 1
2020-03-03 | C54753 | 3 | 저탄소 | SM20C | 연주종료 | Al 탈산 | T | 15 | 80 | 48850 | 67.98 | A | A | A |  | 1 |  | 1 | 1550 | 1580 | 4600 |  |  | 4600 | 66.98 | 25 | 68675 | 1638 | 345 | Y | 41 | 31 | [7 empty] | 정종훈 | 2 | [6 empty] | 99.9 | 11-8 | 267.76 | 0 | A |  | 1631 | 2 | 0.45 | 1587 | 2.75 | 73 | 20 | 400 | 6:40 | 10 | 7 | 0 | 0 |  | 0 |  |  | N2 | 2020-03-04 00:19 |  | 42 | 2020-03-04 00:08 | 53 |  |  |  |  | Y | [5 empty] | Y |  |  |  | 5.54 | 0 | [21 empty] | Y |  | 0 | 0 | A | [9 empty] | 0 | 0 | 317 | 0 | 0 | 0 | 0 | 892 | 0 | 299 | 302 | 0 | 0 | 29 |  |  | 5
2020-03-03 | B57182 | 2 | 고탄소 | AE1055M1 |  | Al 탈산 | B | 36 | 16 | 53200 | 87.58 | A | A | A |  | 1 | 1 |  | 1530 | 1547 | 6800 |  |  | 6800 | 200.92 | 4 | 33844 | 1624 |  | Y | 44 | 38 | [7 empty] | 임현진 | 2 |  |  |  |  | Y |  | 102 | 13-4 | 223.01 | 4.58 | A |  | 1624 | 3 | 0.34 | 1561 | 1.43 | 75 | 35 | 280 | 4:40 | 20 | 20 | 75 | 0 |  | 0 |  |  | N2 | 2020-03-04 01:26 | 2020-03-04 02:00 | 35 | 2020-03-04 01:26 | 35 |  |  |  |  | Y |  |  |  | Y | [5 empty] | 0 | 255.94 | [23 empty] | 4.64 | 75.91 | A | [9 empty] | 0 | 0 | 725 | 67 | 0 | 200 | 0 | 1193 | 0 | 205 | 0 | 0 | 0 | 78
2020-03-03 | C54754 | 3 | 저탄소 | SM20C | 연주종료 | Al 탈산 | T | 21 | 61 | 48950 | 73.42 | A | A | A |  | 1 |  | 1 | 1550 | 1570 | 5600 |  |  | 5600 | 63.71 | 32 | 87904 | 1623 |  | Y | 42 | 33 |  |  | C54751 | 05 |  |  |  | 도주용 | 2 |  | Y |  |  | N | 4 | 96.85 | 11-9 | 258.66 | 0 | A |  | 1624 | 2 | 0.44 | 1577 | 2.35 | 63 | 23 | 399 | 6:39 | 10 | 10 | 0 | 0 |  | 0 | 11 |  | N2 | 2020-03-04 01:35 |  | 37 | 2020-03-04 01:24 | 48 |  |  |  |  | Y | [5 empty] | Y |  |  | 5 | 5.72 | 0 | [23 empty] | 0 | 0 | A |  |  | 10.743 | 29.154 | 49.422 | 0.497 | 4.6 | 1.695 | 1503.01 | 0 | 0 | 55 | 0 | 0 | 0 | 0 | 1152 | 0 | 301 | 302 | 0 | 0 | 38 |  |  | 5
2020-03-03 | B57183 | 2 | 고탄소 | AE1055M1 |  | Al 탈산 | B | 22 | 43 | 53400 | 80.63 | A | A | A |  | 1 | 1 |  | 1530 | 1555 | 6000 |  |  | 6000 | 71.92 | 15 | 83430 | 1627 | 366 | Y | 44 | 35 | [7 empty] | 임현진 | 2 |  |  |  |  | Y |  | 96.25 | 12-2 | 0 | 195.57 | A |  | 1627 | 3 | 0.34 | 1564 | 1.7 | 78 | 32 | 369 | 6:09 | 20 | 20 | 76 | 0 |  | 0 |  |  | N2 | 2020-03-04 02:25 | 2020-03-04 03:02 | 37 | 2020-03-04 02:25 | 37 |  |  |  |  | Y |  |  |  | Y | [5 empty] | 0 | 192.17 | [23 empty] | 5.76 | 75.91 | A | [9 empty] | 0 | 0 | 721 | 22 | 0 | 215 | 0 | 609 | 0 | 202 | 0 | 0 | 0 | 46
2020-03-03 | C54755 | 3 | 저탄소 | SM20C | 연주종료 | Al 탈산 | T | 1 | 66 | 48750 | 72.1 | A | A | A |  | 1 |  | 1 | 1550 | 1571 | 5100 |  |  | 5100 | 51.57 | 36 | 98892 | 1640 | 342 | Y | 43 | 32 |  |  | C54752 | 05 |  |  |  | 정종훈 | 2 | [6 empty] | 102.05 | 12-3 | 286.75 | 0 | A |  | 1632 | 2 | 0.44 | 1587 | 2.37 | 73 | 23 | 372 | 6:12 | 10 | 11 | 0 | 0 |  | 0 | 11 |  | N2 | 2020-03-04 02:35 |  | 44 | 2020-03-04 02:24 | 55 |  |  |  |  | Y | [5 empty] | Y |  |  | 5 | 5.37 | 0 | [23 empty] | 0 | 0 | A |  |  | 9.909 | 29.318 | 51.049 | 0.465 | 5.151 | 1.741 | 1482.44 | 0 | 0 | 15 | 0 | 0 | 0 | 0 | 804 | 0 | 300 | 299 | 0 | 0 | 16 |  |  | 5
2020-03-03 | B57184 | 2 | 고탄소 | AE1055M1 |  | Al 탈산 | B | 6 | 10 | 53500 | 90.48 | A | A | A |  | 1 | 1 |  | 1530 | 1546 | 6400 |  |  | 6400 | 76.71 | 15 | 83430 | 1626 |  | Y | 43 | 36 |  |  | B57181 | 05 |  |  |  | 임현진 | 2 |  |  |  |  | Y |  | 106.1 | 13-10 | 0 | 71.71 | A |  | 1626 | 3 | 0.33 | 1560 | 1.4 | 74 | 33 | 371 | 6:11 | 20 | 20 | 77 | 0 |  | 0 |  |  | N2 | 2020-03-04 03:32 | 2020-03-04 04:01 | 29 | 2020-03-04 03:31 | 30 |  |  |  |  | Y |  |  |  | Y | [5 empty] | 0 | 257.01 | [23 empty] | 7.02 | 75.91 | A |  |  | 8.54 | 27.978 | 51.291 | 0.173 | 6.005 | 1.833 | 1458.08 | 0 | 0 | 687 | 53 | 0 | 220 | 0 | 602 | 0 | 200 | 0 | 0 | 0 | 68
2020-03-03 | C54756 | 3 | 저탄소 | SM20C | TUNDISH교체전 | Al 탈산 | T | 5 | 56 | 50600 | 69.32 | A | A | A |  | 1 |  | 1 | 1550 | 1569 | 4800 |  |  | 4800 | 48.54 | 36 | 98892 | 1639 |  | Y | 40 | 29 |  |  | C54753 | 05 |  |  |  | 도주용 | 2 |  | Y |  |  | N | 4 | 98.3 | 12-1 | 200.56 | 0 | A |  | 1630 | 2 | 0.44 | 1583 | 2.61 | 69 | 24 | 362 | 6:02 | 10 | 10 | 0 | 0 |  | 0 | 11 |  | N2 | 2020-03-04 03:54 |  | 33 | 2020-03-04 03:42 | 45 |  |  |  |  | Y | [5 empty] | Y |  |  | 5 | 5.56 | 0 | [23 empty] | 0 | 0 | A | [9 empty] | 0 | 0 | 42 | 0 | 0 | 0 | 0 | 789 | 0 | 300 | 300 | 0 | 0 | 30 |  |  | 5
2020-03-03 | B57185 | 2 | 고탄소 | AE1055M1 |  | Al 탈산 | B | 11 | 19 | 53000 | 88.4 | A | A | A |  | 1 | 1 |  | 1530 | 1557 | 7100 |  |  | 7100 | 75.09 | 17 | 94554 | 1624 |  | Y | 49 | 40 |  |  | B57182 | 07 |  |  |  | 임현진 | 2 |  |  |  |  | Y |  | 110.4 | 14-2 | 0 | 232.4 | A |  | 1624 | 3 | 0.34 | 1580 | 1.19 | 94 | 45 | 330 | 5:30 | 20 | 20 | 78 | 0 |  | 0 |  |  | N2 | 2020-03-04 04:26 | 2020-03-04 05:04 | 37 | 2020-03-04 04:24 | 40 |  |  |  |  | Y |  |  |  | Y | [5 empty] | 0 | 240.5 | 온도 확인 잘못하여 고온이동 | [22 empty] | 0 | 0.02 | A | [9 empty] | 0 | 0 | 664 | 84 | 0 | 229 | 0 | 501 | 0 | 201 | 0 | 0 | 0 | 30
2020-03-03 | B57186 | 2 | 고탄소 | AE1055M1 |  | Al 탈산 | B | 36 | 17 | 53100 | 88.47 | A | A | A |  | 1 | 1 |  | 1530 | 1577 | 5400 |  |  | 5400 | 57.11 | 17 | 94554 | 1627 |  | Y | 43 | 31 |  |  | B57183 | 05 |  |  |  | 임현진 | 2 |  |  |  |  | Y |  | 107.15 | 13-9 | 0 | 156.57 | A |  | 1603 | 3 | 0.33 | 1563 | 0.87 | 77 | 37 | 343 | 5:43 | 20 | 20 | 79 | 0 |  | 0 |  |  | N2 | 2020-03-04 05:26 | 2020-03-04 06:12 | 45 | 2020-03-04 05:26 | 46 |  |  |  |  | Y |  |  |  | Y | [5 empty] | 0 | 270.95 | [23 empty] | 22.99 | 56.15 | A | [9 empty] | 0 | 0 | 693 | 64 | 0 | 198 | 0 | 506 | 0 | 202 | 0 | 0 | 0 | 50
2020-03-03 | C54757 | 3 | 중탄소 | SM45CI |  | Al 탈산 | I | 15 | 81 | 48700 | 104.3 | A | A | A |  | 1 |  | 1 | 1560 | 1570 | 8200 |  |  | 8200 | 82.83 | 9 | 99000 | 1651 | 361 | INGOT | 49 | 44 | [7 empty] | 정종훈 | [7 empty] | 99.85 | 11-8 | 319.74 | 0 | A |  | 1649 | 2 | 0.43 | 1582 | 1.56 | 89 |  | 477 | 7:57 | 20 | 23 | 0 | 0 |  | 0 |  |  | AR | 2020-03-04 05:45 |  | 17 | 2020-03-04 05:32 | [15 empty] | 10.65 | 0 | [18 empty] | 1.1 |  |  |  |  | 1.42 | 0 | A | [9 empty] | 0 | 0 | 431 | 0 | 0 | 0 | 0 | 805 | 0 | 300 | 198 | 0 | 0 | 0
2020-03-03 | B57187 | 2 | 고탄소 | AE1055M1 |  | Al 탈산 | B | 22 | 44 | 52400 | 85.35 | A | A | B |  | 1 | 1 |  | 1530 | 1544 | 6100 |  |  | 6100 | 60.93 | 18 | 100116 | 1625 | 361 | N | 45 | 34 | [7 empty] | 임현진 | 2 |  |  |  |  | Y |  | 105.85 | 13-1 | 0 | 128.78 | A |  | 1605 | 3 | 0.34 | 1560 | 1.13 | 74 | 32 | 287 | 4:47 | 20 | 20 | 80 | 0 |  | 0 |  |  | N2 | 2020-03-04 06:27 | 2020-03-04 07:19 | 52 | 2020-03-04 06:26 | 53 |  |  |  |  | Y |  |  |  | Y | [5 empty] | 0 | 267.75 | [23 empty] | 23.24 | 64.05 | A | [9 empty] | 0 | 0 | 717 | 98 | 0 | 219 | 0 | 504 | 0 | 203 | 0 | 0 | 0 | 20
2020-03-03 | C54758 | 3 | 고탄소 | G-AE1055LST | 연주시작 | Al 탈산 | T | 21 | 62 | 49500 | 132.7 | A | B | B |  | 1 |  | 1 | 1530 | 1560 | 10300 |  |  | 10300 | 124.98 | 30 | 82410 | 1653 |  | Y | 66 | 64 | [15 empty] | 90.2 | 11-2 | 0 | 359.36 | A |  | 1678 | 2 | 0.42 | 1575 | 2.45 | 91 | 31 | 476 | 7:56 | 25 | 25 | 0 | 0 |  | 0 | 15 |  | N2 | 2020-03-04 07:47 |  | 28 | 2020-03-04 07:22 | 53 |  |  |  |  | Y | [5 empty] | N |  |  |  | 2.34 | 6.79 | [23 empty] | 1.42 | 0 | A |  |  | 8.14 | 16.076 | 69.385 | 0.308 | 8.523 | 4.316 | 2228.9 | 30 | 0 | 890 | 0 | 0 | 0 | 0 | 1598 | 0 | 0 | 0 | 0 | 0 | 7 |  |  | 7 | 0.0635 | 1
2020-03-04 | B57188 | 2 | 고탄소 | AE1055M1 |  | Al 탈산 | B | 6 | 11 | 53500 | 93.5 | B | B | B |  | 1 | 1 |  | 1530 | 1594 | 4900 |  |  | 4900 | 47.46 | 17 | 103251 | 1627 |  | Y | 41 | 30 |  |  | B57185 | 05 |  |  |  | 임승우 | 2 |  |  |  |  | Y |  | 104.9 | 13-8 | 0 | 138.43 | A |  | 1598 | 3 | 0.33 | 1559 | 0.76 | 73 | 34 | 365 | 6:05 | 20 | 20 | 81 | 0 |  | 0 |  |  | N2 | 2020-03-04 07:42 | 2020-03-04 08:21 | 38 | 2020-03-04 07:40 | 41 |  |  |  |  | Y |  |  |  | Y | [5 empty] | 0 | 358.61 | [23 empty] | 23.29 | 115.43 | A | [9 empty] | 0 | 0 | 771 | 30 | 0 | 193 | 0 | 497 | 0 | 209 | 0 | 0 | 0 | 34
2020-03-04 | C54759 | 3 | 고탄소 | G-AE1055LST | 연주종료 | Al 탈산 | T | 1 | 67 | 48900 | 110.7 | B | B | B |  | 1 |  | 1 | 1530 | 1561 | 7200 |  |  | 7200 | 72.81 | 36 | 98892 | 1629 |  | Y | 54 | 42 | [7 empty] | 박재승 | 3 |  | N | N |  |  |  | 105.8 | 12-6 | 0 | 352.11 | A |  | 1632 | 2 | 0.43 | 1562 | 1.79 | 78 | 26 | 452 | 7:32 | 25 | 25 | 0 | 0 |  | 0 | 15 |  | N2 | 2020-03-04 08:51 |  | 30 | 2020-03-04 08:33 | 49 |  |  |  |  | Y | [5 empty] | N |  |  |  | 0 | 9.44 | [23 empty] | 1.42 | 0 | A |  |  | 8.987 | 21.126 | 60.864 | 0.24 | 6.772 | 2.88 | 2034.16 | 33 | 0 | 993 | 0 | 0 | 0 | 0 | 993 | 0 | 302 | 0 | 0 | 0 | 21 |  |  | 5 | 0.1288
2020-03-04 | B57189 | 2 | 고탄소 | AE1055M1 | TUNDISH교체전 | Al 탈산 | B | 11 | 20 | 53200 | 93.3 | B | B | B |  | 1 | 1 |  | 1530 | 1575 | 5100 |  |  | 5100 | 54.57 | 12 | 93455 | 1604 |  | Y | 41 | 31 |  |  | B57186 | 05 |  |  |  | 임승우 | 2 |  |  |  |  | Y |  | 102.4 | 13-3 | 0 | 155.48 | A |  | 1600 | 3 | 0.33 | 1560 | 0.77 | 74 | 40 | 274 | 4:34 | 20 | 20 | 82 | 0 |  | 0 |  |  | N2 | 2020-03-04 08:46 | 2020-03-04 09:22 | 36 | 2020-03-04 08:45 | 37 |  |  |  |  | Y |  |  |  | Y | [5 empty] | 0 | 405.38 | [23 empty] | 97.66 | 115.43 | A | [9 empty] | 0 | 0 | 210 | 26 | 0 | 177 | 0 | 631 | 0 | 0 | 0 | 0 | 0 | 29
2020-03-04 | B57190 | 2 | 중탄소 | SNCM439P | TUNDISH교체 | Al 탈산 | B | 36 | 18 | 52500 | 110.78 | B | B |  | B | 1 |  | 1 | 1540 | 1554 | 9400 |  |  | 9400 | 97.58 | 12 | 96329 | 1637 |  | Y | 56 | 48 |  |  | B57187 | 05 |  |  |  | 임승우 | 2 |  |  |  |  | Y |  | 105.6 | 13-7 | 261.59 | 0 | A |  | 1649 | 1 | 0.14 | 1573 | 1.47 | 86 | 38 | 242 | 4:02 | 18 | 24 | 0 | 0 |  | 0 | 0 |  | AR | 2020-03-04 10:04 | 2020-03-04 10:47 | 43 | 2020-03-04 09:53 | 53 |  |  |  |  | Y | [8 empty] | 3.5 | 15.6 | 0 | [19 empty] | 1.65 |  |  |  | 0.09 | 0.09 | A | [9 empty] | 1001 | 0 | 51 | 0 | 0 | 11 | 0 | 647 | 0 | 0 | 0 | 0 | 0 | 0 |  |  | 7 |  | 1
2020-03-04 | C54760 | 3 | 고탄소 | G-AE1055LST | 연주종료 | Al 탈산 | T | 5 | 57 | 50750 | 112.47 | B | B | B |  | 1 |  | 1 | 1530 | 1558 | 7300 |  |  | 7300 | 73.82 | 36 | 98892 | 1631 |  | N | 49 | 45 | [7 empty] | 박재승 | 3 | [6 empty] | 100.6 | 12-3 | 0 | 251.85 | A |  | 1626 | 2 | 0.43 | 1559 | 1.43 | 75 | 24 | 436 | 7:16 | 25 | 25 | 0 | 0 |  | 0 | 15 |  | N2 | 2020-03-04 10:11 |  | 34 | 2020-03-04 09:54 | 51 |  |  |  |  | Y | [5 empty] | N |  |  |  | 0 | 8 | [23 empty] | 1.42 | 0 | A |  |  | 12.367 | 21.502 | 55.676 | 0.364 | 4.501 | 2.589 | 1642.48 | 44 | 0 | 865 | 0 | 0 | 0 | 0 | 963 | 0 | 300 | 0 | 0 | 0 | 28 |  |  | 5 | 0.1673
2020-03-04 | B57191 | 2 | 중탄소 | SNCM439P |  | Al 탈산 | B | 22 | 45 | 51300 | 101.7 | B | B |  | B | 1 |  | 1 | 1540 | 1535 | 8300 |  |  | 8300 | 88.23 | 12 | 94069 | 1634 |  | Y | 51 | 41 |  |  | B57188 | 05 |  |  |  | 임승우 | 2 |  |  |  |  | Y |  | 108 | 13-3 | 242.74 | 0 | A |  | 1621 | 1 | 0.13 | 1560 | 1.38 | 73 | 32 | 244 | 4:04 | 18 | 19 | 0 | 0 |  | 0 | 0 |  | AR | 2020-03-04 11:06 | 2020-03-04 11:51 | 44 | 2020-03-04 10:55 | 55 |  |  |  |  | Y | [8 empty] | 4 | 14.15 | 0 | [23 empty] | 0.04 | 0.04 | A | [9 empty] | 1055 | 0 | 22 | 0 | 0 | 98 | 0 | 748 | 0 | 0 | 0 | 0 | 0 | 5 |  |  | 2
2020-03-04 | C54761 | 3 | 고탄소 | G-AE1055LST | 연주종료 | Al 탈산 | T | 15 | 82 | 48600 | 131.85 | B | B | B |  | 1 |  | 1 | 1530 | 1537 | 9500 |  |  | 9500 | 104.8 | 33 | 90651 | 1628 |  | N | 64 | 56 |  |  | C54758 | 07 |  |  |  | 박재승 | 3 |  |  | Y |  | Y |  | 99.2 | 11-7 | 0 | 368.29 | A |  | 1633 | 2 | 0.43 | 1559 | 1.54 | 75 | 22 | 467 | 7:47 | 25 | 25 | 0 | 0 |  | 0 | 15 |  | N2 | 2020-03-04 11:36 |  | 28 | 2020-03-04 11:17 | 48 |  |  |  |  | Y | [5 empty] | Y |  |  |  | 0 | 4.48 | [23 empty] | 1.42 | 0 | A |  |  | 9.212 | 26.171 | 54.558 | 0.364 | 5.922 | 2.084 | 1636.16 | 16 | 0 | 933 | 0 | 0 | 0 | 0 | 596 | 0 | 299 | 0 | 0 | 0 | 24 |  |  | 5 | 0.1077
2020-03-04 | B57192 | 2 | 중탄소 | SNCM439P |  | Al 탈산 | B | 6 | 12 | 52850 | 107.83 | B | B |  | B | 1 |  | 1 | 1540 | 1554 | 6600 |  |  | 6600 | 70.49 | 12 | 93627 | 1636 |  | Y | 53 | 32 |  |  | C54759 | 05 |  |  |  | 임승우 | 2 |  |  |  |  | Y |  | 105.65 | 13-9 | 194.9 | 0 | A |  | 1611 | 1 | 0.09 | 1553 | 1.29 | 66 | 26 | 180 | 3:00 | 18 | 24 | 0 | 0 |  | 0 | 0 |  | AR | 2020-03-04 12:20 | 2020-03-04 12:56 | 36 | 2020-03-04 12:09 | 46 |  |  |  |  | Y | [8 empty] | 3.5 | 21.9 | 0 | [23 empty] | 0.02 | 0.02 | A | [9 empty] | 929 | 0 | 33 | 0 | 0 | 91 | 0 | 602 | 0 | 0 | 0 | 0 | 0 | 5 |  |  | 2
2020-03-04 | C54762 | 3 | 고탄소 | G-AE1055LST | TUNDISH교체전 | Al 탈산 | T | 21 | 63 | 49200 | 124.83 | B | B | B |  | 1 |  | 1 | 1530 | 1574 | 7800 |  |  | 7800 | 83.51 | 34 | 93398 | 1642 |  | Y | 53 | 47 |  |  | C54759 | 07 |  |  |  | 박재승 | 3 |  |  | Y |  | Y |  | 103.45 | 12-5 | 0 | 299.96 | A |  | 1628 | 2 | 0.43 | 1566 | 1.15 | 82 | 35 | 509 | 8:29 | 25 | 25 | 0 | 0 |  | 0 | 15 |  | N2 | 2020-03-04 13:12 |  | 10 | 2020-03-04 12:54 | 28 |  |  |  |  | Y | [5 empty] | Y |  |  |  | 0 | 3.66 | [23 empty] | 1.42 | 0 | A |  |  | 10.596 | 26.021 | 51.869 | 0.348 | 4.895 | 1.993 | 1497.39 | 0 | 0 | 335 | 0 | 0 | 0 | 0 | 595 | 0 | 301 | 0 | 0 | 0 | 12 |  |  | 5 | 0.11
2020-03-04 | B57193 | 2 | 중탄소 | SNCM439P |  | Al 탈산 | B | 11 | 21 | 52650 | 95.88 | B | B |  | B | 1 |  | 1 | 1540 | 1524 | 7800 |  |  | 7800 | 83.68 | 11 | 93214 | 1625 |  | Y | 49 | 39 | [7 empty] | 임승우 | 2 |  |  |  |  | Y |  | 105.05 | 13-6 | 283.25 | 0 | A |  | 1607 | 1 | 0.09 | 1555 | 1.32 | 68 | 23 | 253 | 4:13 | 18 | 19 | 0 | 0 |  | 0 | 0 |  | AR | 2020-03-04 13:21 | 2020-03-04 14:06 | 45 | 2020-03-04 13:12 | 54 | [14 empty] | 13.98 | 0 | [23 empty] | 0.06 | 0.06 | A | [9 empty] | 994 | 0 | 306 | 0 | 0 | 81 | 0 | 764 | 0 | 0 | 0 | 0 | 0 | 5 |  |  | 2
2020-03-04 | C54763 | 3 | 중탄소 | SCM440I |  | Al 탈산 | I | 1 | 68 | 48950 | 112.93 | B | B | C |  | 1 |  | 1 | 1560 | 1535 | 9200 |  |  | 9200 | 91.91 | 13 | 100100 | 1667 |  | INGOT | 53 | 42 |  |  | C54760 | 08 |  |  |  | 박재승 |  |  |  | Y |  | Y |  | 102.25 | 12-3 | 335.09 | 19.29 | A |  | 1654 | 2 | 0.42 | 1572 | 2.16 | 77 |  | 442 | 7:22 | 20 | 24 | 0 | 0 |  | 0 | 22 |  | AR | 2020-03-04 14:20 |  | 14 | 2020-03-04 13:58 | [5 empty] | Y | [5 empty] | N |  |  |  | 5.76 | 0 | [18 empty] | 1.1 |  |  |  |  | 0 | 0 | A | [9 empty] | 1351 | 0 | 31 | 0 | 0 | 0 | 0 | 584 | 0 | 0 | 179 | 0 | 0 | 39
2020-03-04 | B57194 | 2 | 중탄소 | SNCM439P |  | Al 탈산 | B | 36 | 19 | 0 | 100.08 | B | B |  | C | 1 |  | 1 | 1540 | 1544 | 7900 |  |  | 7900 | 84.77 | 11 | 93190 | 1627 |  | Y | 47 | 40 | [7 empty] | 임승우 | 2 |  |  |  |  | Y |  | 153.2 |  | 245.07 | 0 | A |  | 1618 | 1 | 0.1 | 1572 | 1.28 | 85 | 35 | 164 | 2:44 | 18 | 19 | 0 | 0 |  | 0 | 0 |  | AR | 2020-03-04 14:27 | 2020-03-04 15:16 | 50 | 2020-03-04 14:10 | 67 |  |  |  |  | Y | [8 empty] | 4 | 8.58 | 0 | [23 empty] | 0 | 0 | A | [9 empty] | 1051 | 0 | 259 | 0 | 0 | 84 | 0 | 750 | 0 | 0 | 0 | 0 | 0 | 14
2020-03-04 | B57195 | 2 | 중탄소 | SNCM439P | 잔강최소화전 | Al 탈산 | B | 16 | 62 | 50650 | 126.17 | B | C |  | C | 1 |  | 1 | 1540 | 1544 | 9000 |  |  | 9000 | 72.5 | 16 | 124141 | 1636 |  | Y | 62 | 48 | [7 empty] | 임승우 | 2 |  |  |  |  | Y |  | 107.95 | 12-9 | 290.32 | 0 | A |  | 1622 | 1 | 0.1 | 1553 | 1.24 | 66 | 30 | 199 | 3:19 | 18 | 18 | 0 | 0 |  | 0 | 0 |  | AR | 2020-03-04 15:52 | 2020-03-04 16:24 | 32 | 2020-03-04 15:28 | 56 |  |  |  |  | Y | [8 empty] | 4 | 9.16 | 0 | [23 empty] | 0.15 | 0.15 | A | [9 empty] | 1012 | 0 | 130 | 0 | 0 | 116 | 0 | 807 | 0 | 202 | 0 | 0 | 0 | 66
2020-03-04 | C54764 | 3 | 중탄소 | SCM440 | 연주시작 | Al 탈산 | T | 5 | 58 | 51050 | 87.23 | C | C | C |  | 1 |  | 1 | 1535 | 1534 | 8500 |  |  | 8500 | 88.41 | 35 | 96145 | 1622 |  | Y | 52 | 49 |  |  | C54761 | 07 |  |  |  | 박재승 | 3 |  | Y |  |  | N |  | 107.85 | 12-10 | 281.01 | 0 | A |  | 1622 | 2 | 0.44 | 1580 | 1.56 | 84 | 28 | 455 | 7:35 | 10 | 10 | 0 | 0 |  | 0 | 8 |  | N2 | 2020-03-04 15:32 |  | 26 | 2020-03-04 15:24 | 34 |  |  |  |  | Y | [5 empty] | N |  |  |  | 2.67 | 0 | [23 empty] | 0 | 0 | A | [9 empty] | 1324 | 0 | 703 | 0 | 0 | 0 | 0 | 969 | 0 | 298 | 302 | 0 | 0 | 31 |  |  | 12 |  | 1
2020-03-04 | A57333 | 1 | 고탄소 | AE1055LS | 연주시작 | Al 탈산 | B | 22 | 46 | 51600 | 401.5 | C | C | C |  | 1 | 2 |  | 1520 | 1547 | 8400 |  |  | 8400 | 104.36 | 10 | 80490 | 1617 |  | Y | 57 | 44 | C54762잔강받음 | [6 empty] | 박안희 | 2 | [6 empty] | 100.75 | 12-6 | 0 | 399.93 | A |  | 0 | 3 | 0.32 | 1571 | -35.7 | 87 | 35 | 324 | 5:24 | 25 | 25 | 83 | 0 |  | 0 |  |  | N2 | 2020-03-04 16:29 | 2020-03-04 17:02 | 33 | 2020-03-04 16:28 | 35 |  |  |  |  | Y |  |  |  | Y | [5 empty] | 0 | 213.22 | [19 empty] | 2.23 |  |  |  | 120.49 | 115.43 | A | [9 empty] | 22 | 0 | 742 | 17 | 0 | 0 | 0 | 1828 | 0 | 814 | 153 | 0 | 0 | 17 |  |  |  |  | 1
2020-03-04 | B57196 | 2 | 중탄소 | AE4340M7 | 잔강최소화 | Al 탈산 | B | 6 | 13 | 53400 | 122.13 | C | C |  | C | 1 |  | 1 | 1540 | 1535 | 8300 |  |  | 8300 | 85.2 | 14 | 97419 | 1634 |  | Y | 50 | 44 | [7 empty] | 고승만 | 2 |  |  |  |  | Y |  |  |  | 232.46 | 0 | A |  | 1620 | 1 | 0.11 | 1554 | 1.07 | 66 | 22 | 211 | 3:31 | 18 | 19 | 0 | 0 |  | 0 | 0 |  | AR | 2020-03-04 17:12 | 2020-03-04 17:43 | 30 | 2020-03-04 16:45 | 57 |  |  |  |  | Y | [8 empty] | 3.3 | 9.9 | 0 | [20 empty] | 1.44 |  |  | 0.15 | 0.15 | A | [9 empty] | 953 | 0 | 195 | 0 | 0 | 244 | 0 | 803 | 0 | 199 | 0 | 0 | 0 | 51 |  |  | 5
2020-03-04 | C54765 | 3 | 중탄소 | SCM440 | 연주종료 | Al 탈산 | T | 15 | 83 | 48250 | 79.25 | C | C | C |  | 1 |  | 1 | 1535 | 1563 | 6200 |  |  | 6200 | 46.06 | 49 | 134603 | 1611 |  | Y | 49 | 38 | 인고트3톤처리 |  |  | 05 |  |  |  |  | 2 |  | Y |  |  |  |  | 101.4 | 11-9 | 205.34 | 0 | A |  | 1616 | 2 | 0.43 | 1576 | 1.82 | 80 | 32 | 421 | 7:01 | 10 | 10 | 0 | 0 |  | 0 | 9 |  | N2 | 2020-03-04 16:33 |  | 37 | 2020-03-04 16:24 | 46 |  |  |  |  | Y | [5 empty] | Y |  |  |  | 2.93 | 0 | [23 empty] | 0 | 0 | A | [9 empty] | 1283 | 0 | 379 | 0 | 0 | 0 | 0 | 955 | 0 | 201 | 300 | 0 | 0 | 32 |  |  | 6
2020-03-04 | A57334 | 1 | 고탄소 | AE1055LS |  | Al 탈산 | B | 30 | 15 | 52400 | 94.55 | C | C | C |  | 1 | 1 |  | 1520 | 1526 | 5700 |  |  | 5700 | 67.37 | 10 | 84610 | 1602 |  | Y | 42 | 37 | [7 empty] | 박안희 | 2 |  |  |  |  | Y |  |  |  | 0 | 310.01 | A |  | 1602 | 3 | 0.31 | 1550 | 1.04 | 66 | 30 | 301 | 5:01 | 25 | 25 | 84 | 0 |  | 0 |  |  | N2 | 2020-03-04 17:36 | 2020-03-04 18:06 | 30 | 2020-03-04 17:34 | 32 |  |  |  |  | Y |  |  |  | Y | [5 empty] | 0 | 256.8 | [23 empty] | 122.36 | 115.43 | A | [9 empty] | 0 | 0 | 678 | 25 | 0 | 0 | 0 | 550 | 0 | 450 | 150 | 0 | 0 | 15
2020-03-04 | C54766 | 3 | 중탄소 | SCM440HF | 연주종료 | Al 탈산 | T | 21 | 64 | 50350 | 83.83 | C | C | C |  | 1 |  | 1 | 1535 | 1540 | 7300 |  |  | 7300 | 110.73 | 24 | 65928 | 1604 | 372 | Y | 45 | 43 |  |  |  | 05 |  |  |  |  | 2 |  | Y |  |  |  |  | 100.25 | 12-2 | 243.62 | 0 | A |  | 1607 | 2 | 0.43 | 1561 | 1.59 | 68 | 25 | 406 | 6:46 | 13 | 13 | 0 | 0 |  | 0 | 10 |  | AR | 2020-03-04 17:39 |  | 35 | 2020-03-04 17:29 | 45 |  |  |  |  | Y | [5 empty] | N |  |  |  | 2.78 | 0 | [23 empty] | 0 | 0 | A | [9 empty] | 1241 | 0 | 717 | 0 | 0 | 0 | 0 | 942 | 0 | 200 | 269 | 0 | 0 | 21 |  |  | 6
2020-03-04 | B57197 | 2 | 중탄소 | AE4340M7 | TUNDISH교체전 | Al 탈산 | B | 37 | 16 | 53600 | 114.12 | C | C |  | C | 1 |  | 1 | 1540 | 1544 | 9300 |  |  | 9300 | 96.07 | 14 | 96803 | 1645 |  | Y | 55 | 47 | 1942 분 대기래들 | [6 empty] | 고승만 | 2 |  |  |  |  | Y |  | 108.5 | 14-1 | 209.92 | 0 | A |  | 1636 | 1 | 0.12 | 1566 | 1.5 | 78 | 31 | 248 | 4:08 | 18 | 20 | 0 | 0 |  | 0 | 0 |  | AR | 2020-03-04 18:13 | 2020-03-04 18:50 | 37 | 2020-03-04 17:53 | 57 |  |  |  |  | Y | [8 empty] | 3 | 9.12 | 0 | [20 empty] | 1.02 |  |  | 0.14 | 0.14 | A | [9 empty] | 1073 | 0 | 200 | 0 | 0 | 212 | 0 | 802 | 0 | 359 | 0 | 0 | 0 | 40 |  |  | 5
2020-03-04 | A57335 | 1 | 고탄소 | AE1055LS |  | Al 탈산 | B | 38 | 1 | 0 | 95.18 | C | C | C |  | 1 | 1 |  | 1520 | 1563 | 6100 |  |  | 6100 | 62.81 | 12 | 97122 | 1603 |  | Y | 43 | 38 | [15 empty] | 157.95 |  | 0 | 272.2 | A |  | 1603 | 3 | 0.32 | 1545 | 1.12 | 61 | 20 | 326 | 5:26 | 25 | 25 | 85 | 0 |  | 0 |  |  | N2 | 2020-03-04 18:42 | 2020-03-04 19:10 | 29 | 2020-03-04 18:41 | 29 |  |  |  |  | Y |  |  |  | Y | [5 empty] | 0 | 266.18 | [23 empty] | 125.68 | 115.43 | A | [9 empty] | 0 | 0 | 480 | 231 | 0 | 0 | 0 | 770 | 0 | 518 | 152 | 0 | 0 | 63
2020-03-04 | C54767 | 3 | 중탄소 | SCM440HF | 연주종료 | Al 탈산 | T | 1 | 69 | 48900 | 83.1 | C | C | C |  | 1 |  | 1 | 1535 | 1538 | 7900 |  |  | 7900 | 79.89 | 36 | 98892 | 1604 |  | Y | 48 | 44 |  |  |  | 05 |  |  |  |  | 2 |  | Y |  |  |  |  | 106.65 | 12-7 | 237.34 | 0 | A |  | 1605 | 2 | 0.43 | 1558 | 1.57 | 65 | 20 | 456 | 7:36 | 13 | 13 | 0 | 0 |  | 0 | 5 |  | AR | 2020-03-04 18:45 |  | 36 | 2020-03-04 18:40 | 41 |  |  |  |  | Y | [5 empty] | N |  |  |  | 2.77 | 0 | [23 empty] | 0 | 0 | A | [9 empty] | 1270 | 0 | 516 | 0 | 0 | 0 | 0 | 959 | 0 | 201 | 300 | 0 | 0 | 31 |  |  | 6
2020-03-04 | B57198 | 2 | 저탄소 | 17NICRMOS6HM | TUNDISH교체 | Si 탈산 | B | 36 | 20 | 52900 | 136.25 | C | C |  | C | 1 |  | 1 | 1555 | 1586 | 11400 |  |  | 11400 | 120.01 | 12 | 94992 | 1684 |  | Y | 73 | 58 | 구리20kg 투입 | [6 empty] | 고승만 | 2 |  |  |  |  | Y |  | 108.4 | 13-10 | 0 | 370.01 | A |  | 1678 | 1 | 0.1 | 1599 | 1.45 | 90 | 0 | 308 | 5:08 | 18 | 20 | 0 | 0 |  | 0 | 0 |  | N2 | 2020-03-04 19:48 | 2020-03-04 20:28 | 40 | 2020-03-04 19:23 | 64 |  |  |  |  | Y | [8 empty] | 3.6 | 7.37 | 0.37 | [19 empty] | 2.47 | 1.18 |  |  | 0.4 | 0.4 | B | [9 empty] | 691 | 928 | 26 | 1019 | 0 | 0 | 0 | 753 | 0 | 200 | 0 | 0 | 0 | 14 |  |  | 7 |  | 1
2020-03-04 | A57336 | 1 | 고탄소 | AE1055LS |  | Al 탈산 | B | 11 | 22 | 53300 | 77.17 | C | C | C |  | 1 | 1 |  | 1520 | 1581 | 4400 |  |  | 4400 | 52 | 10 | 84610 | 1604 |  | Y | 41 | 31 | [7 empty] | 박안희 | 2 |  | Y |  |  |  |  | 104.05 | 13-5 | 0 | 264.93 | A |  | 1604 | 3 | 0.31 | 1546 | 1.66 | 62 | 22 | 333 | 5:33 | 25 | 25 | 86 | 0 |  | 0 |  |  | N2 | 2020-03-04 19:43 | 2020-03-04 20:10 | 27 | 2020-03-04 19:41 | 29 |  |  |  |  | Y |  |  |  | Y | [5 empty] | 0 | 132.57 | [23 empty] | 126.84 | 115.43 | A | [9 empty] | 44 | 19 | 771 | 34 | 0 | 0 | 0 | 551 | 0 | 518 | 0 | 0 | 0 | 21
2020-03-04 | C54768 | 3 | 중탄소 | SCM440HF | 연주종료 | Al 탈산 | T | 5 | 59 | 50600 | 85.17 | C | C | C |  | 1 |  | 1 | 1535 | 1589 | 7000 |  |  | 7000 | 72.81 | 35 | 96145 | 1628 |  | Y | 49 | 39 |  |  |  | 05 |  |  |  |  | 2 |  | N | Y |  |  |  | 102.15 | 12-4 | 244.03 | 0 | A |  | 1622 | 2 | 0.42 | 1572 | 1.92 | 79 | 35 | 394 | 6:34 | 13 | 13 | 0 | 0 |  | 0 | 10 |  | AR | 2020-03-04 19:51 |  | 42 | 2020-03-04 19:41 | 52 |  |  |  |  | Y | [5 empty] | N |  |  |  | 4.81 | 0 | [23 empty] | 0.01 | 0 | A | [9 empty] | 1113 | 0 | 156 | 0 | 0 | 0 | 0 | 958 | 0 | 200 | 298 | 0 | 0 | 8 |  |  | 5
2020-03-04 | B57199 | 2 | 저탄소 | 17NICRMOS6HM |  | Si 탈산 | B | 16 | 63 | 50400 | 123.02 | C | C |  | C | 1 |  | 1 | 1555 | 1565 | 10000 |  |  | 10000 | 105.27 | 12 | 94992 | 1666 | 363 | Y | 64 | 52 | Cu 50 kg 투입 | [6 empty] | 고승만 | 2 |  |  |  |  | Y |  | 110.7 | 13-2 | 0 | 390.59 | A |  | 1657 | 1 | 0.11 | 1588 | 1.46 | 79 | 32 | 290 | 4:50 | 18 | 18 | 0 | 0 | 60 | 0 | 0 |  | N2 | 2020-03-04 21:00 | 2020-03-04 21:32 | 32 | 2020-03-04 20:39 | 53 |  |  |  |  | Y | [8 empty] | 4 | 0.33 | 12.56 | [23 empty] | 0.22 | 0.22 | A | [9 empty] | 644 | 797 | 46 | 408 | 0 | 0 | 0 | 1197 | 0 | 201 | 0 | 0 | 0 | 16 |  |  | 5
2020-03-04 | C54769 | 3 | 중탄소 | SCM440HF | 연주종료 | Al 탈산 | T | 15 | 84 | 48500 | 86.72 | C | C | C |  | 1 |  | 1 | 1535 | 1555 | 6800 |  |  | 6800 | 66.9 | 37 | 101639 | 1620 | 365 | Y | 50 | 40 |  |  |  | 05 |  |  |  |  | 2 |  | Y |  |  |  |  | 105.55 | 12-3 | 277.05 | 0 | A |  | 1620 | 2 | 0.44 | 1573 | 1.52 | 80 | 36 | 401 | 6:41 | 13 | 13 | 0 | 0 |  | 0 | 7 |  | AR | 2020-03-04 20:55 |  | 48 | 2020-03-04 20:48 | 55 |  |  |  |  | Y | [5 empty] | Y |  |  |  | 4.82 | 0 | [23 empty] | 0.75 | 0 | A | [9 empty] | 1161 | 0 | 145 | 0 | 0 | 0 | 0 | 1109 | 0 | 201 | 301 | 0 | 0 | 27 |  |  | 5
2020-03-04 | A57337 | 1 | 고탄소 | AE1055LS |  | Al 탈산 | B | 22 | 47 | 51600 | 85.43 | C | C | C |  | 1 | 1 |  | 1520 | 1522 | 6200 |  |  | 6200 | 61.06 | 12 | 101532 | 1590 | 366 | Y | 46 | 40 | [7 empty] | 박안희 | 2 |  | Y |  |  |  |  | 107.2 | 13-2 | 0 | 398.39 | A |  | 1590 | 3 | 0 | 1558 | 0.82 | 74 | 41 | 361 | 6:01 | 25 | 26 | 87 | 0 |  | 0 |  |  | N2 | 2020-03-04 20:55 | 2020-03-04 21:13 | 18 | 2020-03-04 20:54 | 19 |  |  |  |  | Y |  |  |  | Y | [5 empty] | 0 | 229.24 | [23 empty] | 128.16 | 115.43 | B | [9 empty] | 0 | 0 | 682 | 32 | 0 | 0 | 0 | 593 | 0 | 549 | 0 | 0 | 0 | 46
2020-03-04 | B57200 | 2 | 저탄소 | 17NICRMOS6HM | 잔강최소화전 | Si 탈산 | B | 6 | 14 | 52450 | 110.58 | C | C |  | C | 1 |  | 1 | 1555 | 1586 | 8700 |  |  | 8700 | 94.74 | 12 | 91835 | 1646 |  | Y | 52 | 45 | Cu 40 kg 투입 | [6 empty] | 고승만 | 2 |  |  |  |  | Y |  | 101.95 | 13-4 | 0 | 353.82 | A |  | 1648 | 1 | 0.08 | 1580 | 1.51 | 71 | 25 | 364 | 6:04 | 18 | 19 | 0 | 0 |  | 0 | 0 |  | N2 | 2020-03-04 22:05 | 2020-03-04 22:36 | 30 | 2020-03-04 21:46 | 50 |  |  |  |  | Y | [9 empty] | 8.17 | 0.39 | [23 empty] | 0.23 | 0.23 | A | [9 empty] | 267 | 1128 | 31 | 755 | 0 | 0 | 0 | 1000 | 0 | 204 | 0 | 0 | 0 | 0
2020-03-04 | A57338 | 1 | 고탄소 | AE1055LS |  | Al 탈산 | B | 30 | 16 | 52100 | 78.67 | C | C | C |  | 1 | 1 |  | 1520 | 1579 | 3500 |  |  | 3500 | 41.37 | 10 | 84610 | 1605 |  | Y | 41 | 28 | [7 empty] | 박안희 | 2 |  | Y |  |  |  |  | 95.2 | 12-6 | 0 | 269.36 | A |  | 1605 | 3 | 0.32 | 1552 | 1.43 | 68 | 37 | 300 | 5:00 | 25 | 26 | 88 | 0 |  | 0 |  |  | N2 | 2020-03-04 21:52 | 2020-03-04 22:17 | 24 | 2020-03-04 21:51 | 25 |  |  |  |  | Y |  |  |  | Y | [5 empty] | 0 | 191.79 | [23 empty] | 141.74 | 115.43 | A | [9 empty] | 0 | 0 | 678 | 15 | 0 | 0 | 0 | 299 | 0 | 295 | 0 | 0 | 0 | 0
2020-03-04 | C54770 | 3 | 중탄소 | SCM440HF | 연주종료 | Al 탈산 | T | 21 | 65 | 48800 | 95.37 | C | C | A |  | 1 |  | 1 | 1535 | 1557 | 8000 |  |  | 8000 | 83.21 | 35 | 96145 | 1632 |  | Y | 62 | 43 |  |  |  | 05 |  |  |  |  | 2 |  | Y |  |  | N |  | 104.55 | 12-6 | 286.14 | 0 | A |  | 1624 | 2 | 0.43 | 1569 | 2.39 | 76 | 37 | 432 | 7:12 | 13 | 13 | 0 | 0 |  | 0 | 11 |  | AR | 2020-03-04 22:11 |  | 44 | 2020-03-04 22:00 | 55 |  |  |  |  | Y | [5 empty] | Y |  |  | 4 | 4.61 | 0 | [23 empty] | 0.75 | 0 | A | [9 empty] | 1188 | 0 | 209 | 0 | 0 | 0 | 0 | 949 | 0 | 200 | 301 | 0 | 0 | 35 |  |  | 5
2020-03-04 | B57201 | 2 | 저탄소 | 20MNCRS5HM7 | 잔강최소화 | Si 탈산 | B | 37 | 17 | 54000 | 107.02 | C | A |  | A | 1 |  | 1 | 1555 | 1567 | 8800 |  |  | 8800 | 93.91 | 12 | 93708 | 1645 |  | Y | 51 | 47 | Cu 40 kg 투입 | [6 empty] | 고승만 | 2 |  |  |  |  | Y |  | 104.1 | 13-6 | 0 | 300 | A |  | 1642 | 1 | 0.08 | 1568 | 1.78 | 61 | 6 | 302 | 5:02 | 18 | 19 | 0 | 0 |  | 0 | 0 |  | N2 | 2020-03-04 23:07 | 2020-03-04 23:40 | 33 | 2020-03-04 22:47 | 54 |  |  |  |  | Y | [8 empty] | 5 | 9.64 | 2.44 | [23 empty] | 0.54 | 0.54 | B | [9 empty] | 106 | 1802 | 71 | 1342 | 0 | 0 | 0 | 1007 | 0 | 203 | 0 | 0 | 0 | 0 |  |  | 7
2020-03-04 | A57339 | 1 | 고탄소 | AE1055LS |  | Al 탈산 | B | 38 | 2 | 56100 | 80.72 | C | A | A |  | 1 | 1 |  | 1520 | 1573 | 4200 |  |  | 4200 | 41.37 | 12 | 101532 | 1613 |  | Y | 41 | 30 |  |  | A57336 |  |  |  |  | 박안희 | 3 |  | Y |  |  |  |  | 95.75 | 12-10 | 0 | 182.21 | A |  | 1613 | 3 | 0.31 | 1551 | 1.55 | 67 | 34 | 309 | 5:09 | 25 | 26 | 89 | 0 |  | 0 |  |  | N2 | 2020-03-04 22:57 | 2020-03-04 23:14 | 16 | 2020-03-04 22:57 | 17 | [8 empty] | Y | [5 empty] | 0 | 244.95 | [23 empty] | 146.32 | 115.43 | A | [9 empty] | 58 | 0 | 778 | 0 | 0 | 0 | 0 | 447 | 0 | 299 | 0 | 0 | 0 | 28
2020-03-04 | C54771 | 3 | 중탄소 | SCM440HF | 연주종료 | Al 탈산 | T | 1 | 70 | 48750 | 99.07 | C | A | A |  | 1 |  | 1 | 1535 | 1572 | 7000 |  |  | 7000 | 52 | 49 | 134603 | 1642 | 362 | Y | 47 | 41 |  |  | C54768 | 05 |  |  |  | 도주용 | 2 |  | N | Y |  | Y | 4 | 102.7 | 12-3 | 306.91 | 0 | A |  | 1636 | 2 | 0.43 | 1566 | 2.06 | 73 | 29 | 429 | 7:09 | 13 | 17 | 0 | 0 |  | 0 | 19 |  | AR | 2020-03-04 23:26 |  | 39 | 2020-03-04 23:08 | 58 |  |  |  |  | Y | [5 empty] | Y |  |  | 4.5 | 6.11 | 0 | [23 empty] | 0.75 | 0 | A | [9 empty] | 1315 | 0 | 327 | 0 | 0 | 0 | 0 | 805 | 0 | 199 | 300 | 0 | 0 | 31 |  |  | 10
2020-03-04 | B57202 | 2 | 저탄소 | 20MNCRS5HM7 |  | Si 탈산 | B | 36 | 21 | 52500 | 96.78 | A | A |  | A | 1 |  | 1 | 1555 | 1594 | 6900 |  |  | 6900 | 73.63 | 12 | 93708 | 1666 |  | Y | 41 | 34 | [7 empty] | 임현진 | 2 |  |  |  |  | Y |  | 105.5 | 13-6 | 0 | 261.48 | A |  | 1645 | 1 | 0.09 | 1580 | 1.66 | 73 | 28 | 181 | 3:01 | 18 | 19 | 0 | 0 | 25 | 0 | 0 |  | N2 | 2020-03-05 00:06 | 2020-03-05 00:33 | 27 | 2020-03-04 23:46 | 47 |  |  |  |  | Y | [8 empty] | 4.5 | 7.24 | 1.19 | [23 empty] | 0.45 | 0.45 | A | [9 empty] | 975 | 741 | 0 | 1068 | 0 | 0 | 0 | 724 | 0 | 205 | 0 | 0 | 0 | 0 |  |  | 7
2020-03-04 | A57340 | 1 | 고탄소 | AE1055LS |  | Al 탈산 | B | 11 | 23 | 52700 | 87.68 | A | A | A |  | 1 | 1 |  | 1520 | 1582 | 3900 |  |  | 3900 | 46.09 | 10 | 84610 | 1590 |  | Y | 41 | 26 |  |  | A57337 |  |  |  |  | 정용태 | 2 |  | Y |  |  |  |  | 99.75 | 12-10 | 0 | 244.55 | A |  | 1590 | 3 | 0.29 | 1542 | 1.02 | 58 | 33 | 380 | 6:20 | 25 | 25 | 90 | 0 |  | 0 |  |  | N2 | 2020-03-05 00:04 | 2020-03-05 00:14 | 10 | 2020-03-05 00:04 | 10 |  |  |  |  | Y |  |  |  | Y | [5 empty] | 0 | 15.07 | [23 empty] | 147.53 | 115.43 | A | [9 empty] | 108 | 0 | 982 | 20 | 0 | 0 | 0 | 394 | 0 | 297 | 0 | 0 | 0 | 18
2020-03-04 | C54772 | 3 | 중탄소 | 42CRMO4HK | 연주종료 | Al 탈산 | T | 5 | 60 | 50500 | 108.57 | A | A | A |  | 1 |  | 1 | 1535 | 1568 | 7000 |  |  | 7000 | 106.18 | 24 | 65928 | 1657 |  | Y | 56 | 39 |  |  | C54769 | 05 |  |  |  | 정종훈 | 2 |  |  | Y |  | Y |  | 98.9 | 12-1 | 25.05 | 22.24 | A |  | 1647 | 2 | 0.44 | 1569 | 2.44 | 78 | 28 | 498 | 8:18 | 13 | 20 | 0 | 0 |  | 0 | 21 |  | N2 | 2020-03-05 00:44 |  | 32 | 2020-03-05 00:23 | 53 |  |  |  |  | Y | [5 empty] | N |  |  | 5 | 0 | 8.31 | [23 empty] | 0 | 0 | A | [9 empty] | 1259 | 0 | 0 | 10 | 0 | 0 | 0 | 1188 | 0 | 300 | 202 | 0 | 0 | 0 |  |  | 5
2020-03-04 | B57203 | 2 | 저탄소 | 20MNCRS5HM7 |  | Si 탈산 | B | 16 | 64 | 50100 | 108.65 | A | A |  | A | 1 |  | 1 | 1555 | 1577 | 8200 |  |  | 8200 | 87.51 | 12 | 93708 | 1655 |  | Y | 51 | 40 | 온도저하로 12톤 합탕 |  | B57200 | 12 |  |  |  | 임현진 | 2 |  |  |  |  | Y |  | 114.4 | 13-5 | 0 | 321.75 | A |  | 1641 | 1 | 0.08 | 1575 | 1.4 | 68 | 30 | 249 | 4:09 | 18 | 19 | 0 | 0 |  | 0 | 0 |  | N2 | 2020-03-05 01:16 | 2020-03-05 01:31 | 15 | 2020-03-05 00:59 | 32 |  |  |  |  | Y | [8 empty] | 3 | 8.08 | 1.17 | [23 empty] | 0.47 | 0.47 | B | [9 empty] | 87 | 1453 | 0 | 1475 | 0 | 0 | 0 | 597 | 0 | 201 | 0 | 0 | 0 | 0 |  |  | 7
2020-03-04 | A57341 | 1 | 고탄소 | AE1055LS |  | Al 탈산 | B | 22 | 48 | 51600 | 70.73 | A | A | A |  | 1 | 1 |  | 1520 | 1579 | 3500 |  |  | 3500 | 22.98 | 18 | 152298 | 1606 |  | Y | 40 | 27 |  |  | A57338 |  |  |  |  | 정용태 | 2 |  | Y |  |  |  |  | 106.9 | 13-1 | 0 | 188.78 | A |  | 1606 | 3 | 0.29 | 1554 | 1.27 | 70 | 38 | 334 | 5:34 | 25 | 25 | 91 | 0 |  | 0 |  |  | N2 | 2020-03-05 00:51 | 2020-03-05 01:11 | 21 | 2020-03-05 00:51 | 21 | [8 empty] | Y | [5 empty] | 0 | 218.21 | [23 empty] | 148.37 | 115.43 | A | [9 empty] | 26 | 0 | 776 | 23 | 0 | 0 | 0 | 573 | 0 | 297 | 0 | 0 | 0 | 48
2020-03-04 | C54773 | 3 | 중탄소 | 42CRMO4HK | 연주종료 | Al 탈산 | T | 15 | 85 | 48100 | 99.17 | A | A | A |  | 1 |  | 1 | 1535 | 1582 | 6700 |  |  | 6700 | 67.75 | 36 | 98892 | 1644 |  | Y | 47 | 39 |  |  | C54770 | 05 |  |  |  | 도주용 | 2 |  | N | Y |  |  | 4 | 102.35 | 11-10 | 0 | 143 | A |  | 1631 | 2 | 0.43 | 1570 | 1.61 | 79 | 41 | 432 | 7:12 | 13 | 19 | 0 | 0 |  | 0 |  |  | N2 | 2020-03-05 01:42 |  | 41 | 2020-03-05 01:27 | 56 | [14 empty] | 0 | 10.79 | [23 empty] | 0 | 0 | A |  |  | 6.965 | 31.008 | 52.048 | 0.35 | 7.472 | 1.678 | 1417.52 | 1432 | 0 | 355 | 0 | 0 | 0 | 0 | 907 | 0 | 300 | 297 | 0 | 0 | 37 |  |  | 5
2020-03-04 | B57204 | 2 | 저탄소 | 20MNCRS5HM7 | TUNDISH교체전 | Si 탈산 | B | 6 | 15 | 52700 | 105.77 | A | A |  | A | 1 |  | 1 | 1555 | 1565 | 8800 |  |  | 8800 | 97.13 | 12 | 90598 | 1647 |  | Y | 56 | 44 |  |  | B57201 | 05 |  |  |  | 임현진 | 2 |  |  |  |  | Y |  | 110.5 | 14-3 | 0 | 307.79 | A |  | 1642 | 1 | 0.1 | 1578 | 1.6 | 71 | 37 | 210 | 3:30 | 18 | 18 | 0 | 0 |  | 0 | 0 |  | N2 | 2020-03-05 02:20 | 2020-03-05 02:34 | 14 | 2020-03-05 02:05 | 29 |  |  |  |  | Y | [8 empty] | 4 | 0.16 | 11.21 | [23 empty] | 0.17 | 0.17 | B | [9 empty] | 936 | 809 | 43 | 1513 | 0 | 0 | 0 | 599 | 0 | 205 | 0 | 0 | 0 | 0 |  |  | 7
2020-03-04 | A57342 | 1 | 고탄소 | P-AE1055LSM | 유사강종연연주 | Al 탈산 | B | 30 | 17 | 52700 | 77.47 | A | A | A |  | 1 | 1 |  | 1520 | 1582 | 3700 |  |  | 3700 | 72.88 | 6 | 50766 | 1599 |  | Y | 40 | 27 |  |  | A57339 |  |  |  |  | 정용태 | 3 |  | Y |  |  |  |  | 102.25 | 13-4 | 0 | 199.67 | A |  | 1599 | 3 | 0.28 | 1543 | 1.24 | 59 | 28 | 325 | 5:25 | 25 | 25 | 92 | 0 |  | 0 |  |  | N2 | 2020-03-05 01:56 | 2020-03-05 02:12 | 17 | 2020-03-05 01:56 | 17 | [14 empty] | 0 | 16.06 | [20 empty] | 1.27 |  |  | 149.55 | 115.43 | A | [9 empty] | 78 | 0 | 794 | 41 | 0 | 0 | 0 | 849 | 0 | 443 | 0 | 0 | 0 | 39
2020-03-04 | C54774 | 3 | 중탄소 | 42CRMO4HK | TUNDISH교체전 | Al 탈산 | T | 21 | 66 | 48500 | 100.4 | A | A | A |  | 1 |  | 1 | 1535 | 1556 | 7600 |  |  | 7600 | 83.84 | 33 | 90651 | 1629 |  | Y | 58 | 42 |  |  | C54771 | 05 |  |  |  | 정종훈 | 2 |  |  | Y |  |  |  | 104.1 | 12-5 | 0 | 11.75 | A |  | 1623 | 2 | 0.43 | 1561 | 2.48 | 70 | 36 | 504 | 8:24 | 13 | 15 | 0 | 0 |  | 0 | 18 |  | N2 | 2020-03-05 03:02 |  | 31 | 2020-03-05 02:44 | 49 |  |  |  |  | Y | [5 empty] | N |  |  | 5 | 0 | 10.99 | [23 empty] | 0 | 0 | A |  |  | 6.941 | 31.505 | 51.268 | 0.395 | 7.386 | 1.627 | 1425.22 | 1399 | 0 | 146 | 0 | 0 | 0 | 0 | 1096 | 0 | 300 | 0 | 0 | 0 | 27 |  |  | 5
2020-03-04 | A57343 | 1 | 고탄소 | P-AE1055LSM |  | Al 탈산 | B | 38 | 3 | 55200 | 89.37 | A | A | A |  | 1 | 1 |  | 1520 | 1555 | 5600 |  |  | 5600 | 66.19 | 10 | 84610 | 1601 |  | Y | 41 | 33 |  |  | A57340 |  |  |  |  | 정용태 | 2 |  |  | Y |  |  |  | 103.9 | 13-9 | 12.95 | 220.5 | A |  | 1601 | 3 | 0.28 | 1538 | 1.29 | 54 | 21 | 287 | 4:47 | 25 | 30 | 93 | 0 |  | 0 |  |  | N2 | 2020-03-05 03:10 | 2020-03-05 03:29 | 19 | 2020-03-05 03:09 | 20 | [8 empty] | Y | [5 empty] | 0 | 17.23 | [23 empty] | 154.09 | 115.43 | B |  |  | 5.615 | 25.66 | 55.993 | 0.207 | 9.972 | 2.182 | 1937.42 | 0 | 0 | 807 | 64 | 0 | 0 | 0 | 595 | 0 | 446 | 0 | 0 | 0 | 128
2020-03-04 | B57205 | 2 | 중탄소 | AE4130M2 | TUNDISH교체 | Al 탈산 | B | 37 | 18 | 53550 | 98.85 | A | A |  | A | 1 |  | 1 | 1540 | 1555 | 9000 |  |  | 9000 | 93.63 | 12 | 96120 | 1676 |  | Y | 54 | 44 |  |  | B57202 | 05 |  |  |  | 임현진 | 2 |  |  |  |  | N |  |  |  | 215.41 | 5.86 | A |  | 1663 | 1 | 0.09 | 1588 | 1.91 | 86 | 37 | 199 | 3:19 | 18 | 21 | 0 | 0 |  | 0 | 0 |  | AR | 2020-03-05 03:22 | 2020-03-05 03:58 | 36 | 2020-03-05 03:12 | 46 |  |  |  |  | Y | [8 empty] | 4 | 8.2 | 0 | [19 empty] | 2.44 |  |  |  | 0.06 | 0.06 | A | [9 empty] | 1448 | 0 | 526 | 0 | 0 | 262 | 0 | 749 | 0 | 306 | 0 | 0 | 0 | 36 |  |  | 9 |  | 1
2020-03-04 | C54775 | 3 | 저탄소 | SCM420HI |  | Al 탈산 | I | 1 | 71 | 48950 | 112.93 | A | A | A |  | 1 |  | 1 | 1560 | 1578 | 7400 |  |  | 7400 | 94.27 | 5 | 78500 | 1670 |  | INGOT | 57 | 41 |  |  | C54772 | 05 |  |  |  | 도주용 |  |  |  | Y |  | N | 5 | 91.95 | 11-2 | 334.76 | 0 | A |  | 1667 | 2 | 0.42 | 1590 | 1.97 | 80 |  | 416 | 6:56 | 20 | 20 | 0 | 0 |  | 0 |  |  | AR | 2020-03-05 04:23 |  | 32 | 2020-03-05 04:06 | [5 empty] | Y | [5 empty] | N |  |  |  | 25.98 | 0 | [18 empty] | 1 |  |  |  |  | 0.01 | 0 | A | [9 empty] | 657 | 633 | 98 | 0 | 0 | 0 | 0 | 1592 | 0 | 299 | 600 | 0 | 0 | 0
2020-03-04 | A57344 | 1 | 고탄소 | P-AE1055LSM |  | Al 탈산 | B | 11 | 24 | 53300 | 89.92 | A | A | A |  | 1 | 1 |  | 1520 | 1572 | 5400 |  |  | 5400 | 53.19 | 12 | 101532 | 1586 |  | Y | 42 | 36 |  |  | A57341 |  |  |  |  | 정용태 | 2 |  |  | Y |  |  |  | 107.5 | 13-8 | 0 | 276.29 | A |  | 1586 | 3 | 0.28 | 1553 | 0.69 | 69 | 32 | 310 | 5:10 | 25 | 30 | 94 | 0 |  | 0 |  |  | N2 | 2020-03-05 04:08 | 2020-03-05 04:34 | 25 | 2020-03-05 04:08 | 26 |  |  |  |  | Y |  |  |  | Y | [5 empty] | 0 | 15.08 | [23 empty] | 159.06 | 115.43 | A |  |  | 6.01 | 27.261 | 55.079 | 0.171 | 9.164 | 2.02 | 1811.35 | 32 | 0 | 849 | 23 | 0 | 0 | 0 | 948 | 0 | 745 | 0 | 0 | 0 | 39
2020-03-04 | B57206 | 2 | 중탄소 | AE4130M2 |  | Al 탈산 | B | 36 | 22 | 52300 | 110.75 | A | A |  | A | 1 |  | 1 | 1540 | 1565 | 8100 |  |  | 8100 | 82.64 | 12 | 98020 | 1657 |  | Y | 53 | 40 |  |  | B57203 | 05 |  |  |  | 박용우 | 2 |  |  |  |  | Y |  | 106.7 | 13-7 | 207.99 | 0 | A |  | 1634 | 1 | 0.1 | 1561 | 1.48 | 59 | 28 | 339 | 5:39 | 18 | 19 | 0 | 0 |  | 0 | 0 |  | AR | 2020-03-05 04:34 | 2020-03-05 05:01 | 27 | 2020-03-05 04:16 | 45 |  |  |  |  | Y | [8 empty] | 5 | 12.44 | 0 | [23 empty] | 0.11 | 0.11 | A | [9 empty] | 1393 | 0 | 370 | 0 | 0 | 234 | 0 | 991 | 0 | 302 | 102 | 0 | 0 | 36 |  |  | 7
2020-03-04 | A57345 | 1 | 고탄소 | P-AE1055LSM |  | Al 탈산 | B | 22 | 49 | 50800 | 102.42 | A | A | A |  | 1 | 1 |  | 1520 | 1535 | 6000 |  |  | 6000 | 59.09 | 12 | 101532 | 1576 |  | Y | 43 | 37 |  |  | A57342 |  |  |  |  | 정용태 | 3 |  |  | Y |  |  |  | 109.1 | 13-3 | 0 | 333.84 | A |  | 1576 | 3 | 0.28 | 1546 | 0.5 | 62 | 32 | 308 | 5:08 | 25 | 31 | 95 | 0 |  | 0 |  |  | N2 | 2020-03-05 05:17 | 2020-03-05 05:41 | 24 | 2020-03-05 05:17 | 24 |  |  |  |  | Y |  |  |  | Y | [5 empty] | 0 | 15.44 | [23 empty] | 160.34 | 115.43 | A |  |  | 6.461 | 26.881 | 54.623 | 0.12 | 8.454 | 2.032 | 1811.35 | 57 | 0 | 827 | 21 | 0 | 0 | 0 | 740 | 0 | 642 | 0 | 0 | 0 | 33
2020-03-04 | B57207 | 2 | 중탄소 | AE4130M2 |  | Al 탈산 | B | 16 | 65 | 50200 | 94.08 | A | A |  | A | 1 |  | 1 | 1540 | 1557 | 6900 |  |  | 6900 | 69.47 | 12 | 99330 | 1645 |  | Y | 45 | 35 |  |  | B57204 | 05 |  |  |  | 임현진 | 2 |  |  |  |  | Y |  | 107.2 | 12-8 | 255.47 | 0 | A |  | 1635 | 1 | 0.1 | 1578 | 1.31 | 76 | 31 | 258 | 4:18 | 18 | 19 | 0 | 0 |  | 0 | 0 |  | AR | 2020-03-05 05:22 | 2020-03-05 06:03 | 41 | 2020-03-05 05:12 | 51 |  |  |  |  | Y | [8 empty] | 4.5 | 14.03 | 0 | [23 empty] | 0.14 | 0.14 | A | [9 empty] | 1383 | 0 | 508 | 0 | 0 | 240 | 0 | 549 | 0 | 205 | 0 | 0 | 0 | 34
2020-03-04 | C54776 | 3 | 중탄소 | 25CRMOS4HM | 연주시작 | Si 탈산 | T | 5 | 61 | 50250 | 123.62 | A | A | A |  | 1 |  | 1 | 1535 | 1565 | 8890 |  |  | 8890 | 84.52 | 39 | 105183 | 1667 |  | Y | 53 | 48 |  |  | C54773 | 05 |  |  |  | 정종훈 | 2 |  | Y | N |  |  |  | 103.75 | 12-6 | 0 | 476.81 | A |  | 1672 | 2 | 0.44 | 1585 | 2.64 | 80 | 37 | 558 | 9:18 | 13 | 15 | 0 | 0 |  | 0 | 10 |  | N2 | 2020-03-05 05:59 |  | 16 | 2020-03-05 05:21 | 54 |  |  |  |  | Y | [5 empty] | N |  |  |  | 0.13 | 11.3 | [23 empty] | 0.75 | 0 | A | [9 empty] | 1790 | 0 | 101 | 0 | 0 | 0 | 0 | 700 | 0 | 0 | 0 | 0 | 0 | 15 |  |  |  |  | 1
2020-03-04 | A57346 | 1 | 고탄소 | P-AE1055LSM |  | Al 탈산 | B | 30 | 18 | 53200 | 105.1 | A | A | B |  | 1 | 1 |  | 1520 | 1540 | 5900 |  |  | 5900 | 58.11 | 12 | 101532 | 1591 | 362 | Y | 46 | 36 |  |  | A57343 |  |  |  |  | 정용태 | 3 |  |  | Y |  |  |  | 104.75 | 13-6 | 0 | 347.51 | A |  | 1592 | 3 | 0.28 | 1551 | 0.71 | 67 | 34 | 299 | 4:59 | 25 | 30 | 96 | 0 |  | 0 |  |  | N2 | 2020-03-05 06:17 | 2020-03-05 06:47 | 30 | 2020-03-05 06:16 | 31 |  |  |  |  | Y |  |  |  | Y | [5 empty] | 0 | 413.33 | [23 empty] | 167.97 | 115.43 | A |  |  | 5.032 | 27.093 | 56.533 | 0.187 | 11.234 | 2.086 | 1937.42 | 30 | 0 | 787 | 21 | 0 | 0 | 0 | 549 | 0 | 441 | 99 | 0 | 0 | 43
2020-03-04 | B57208 | 2 | 중탄소 | AE4130M2 |  | Al 탈산 | B | 6 | 16 | 52150 | 93.43 | A | A |  | B | 1 |  | 1 | 1540 | 1585 | 6400 |  |  | 6400 | 65.93 | 12 | 97068 | 1646 |  | Y | 42 | 33 | [7 empty] | 임현진 | 2 |  |  |  |  | Y |  | 106.05 | 13-8 | 196.98 | 0 | A |  | 1626 | 1 | 0.12 | 1571 | 1.34 | 69 | 26 | 233 | 3:53 | 18 | 19 | 0 | 0 | 55 | 0 | 0 |  | AR | 2020-03-05 06:20 | 2020-03-05 07:05 | 45 | 2020-03-05 06:04 | 61 |  |  |  |  | Y | [8 empty] | 3.7 | 16.71 | 0 | [23 empty] | 0.03 | 0.03 | A | [9 empty] | 1411 | 0 | 350 | 10 | 0 | 243 | 0 | 550 | 0 | 200 | 0 | 0 | 0 | 31 |  |  | 2
2020-03-04 | C54777 | 3 | 중탄소 | 25CRMOS4HM | TUNDISH교체전 | Si 탈산 | T | 15 | 86 | 48350 | 122.43 | A | B | B |  | 1 |  | 1 | 1535 | 1542 | 8600 |  |  | 8600 | 83.91 | 38 | 102486 | 1643 |  | Y | 80 | 47 |  |  | C54774 | 05 |  |  |  | 도주용 | 2 |  | Y |  |  |  | 4 | 107.75 | 12-5 | 2.5 | 486.5 | A |  | 1625 | 2 | 0.6 | 1568 | 1.9 | 63 | 33 | 592 | 9:52 | 13 | 13 | 0 | 0 |  | 0 | 10 |  | N2 | 2020-03-05 07:27 |  | 7 | 2020-03-05 07:14 | 20 |  |  |  |  | Y | [5 empty] | N |  |  |  | 0 | 8.46 | [23 empty] | 0.75 | 0 | A | [9 empty] | 1674 | 0 | 67 | 0 | 0 | 0 | 0 | 1100 | 0 | 0 | 0 | 0 | 0 | 20 |  |  | 5
2020-03-04 | A57347 | 1 | 고탄소 | P-AE1055LSM |  | Al 탈산 | B | 38 | 4 | 55600 | 108.15 | A | B | B |  | 1 | 1 |  | 1520 | 1573 | 5400 |  |  | 5400 | 53.19 | 12 | 101532 | 1602 |  | Y | 50 | 35 |  |  | A57344 |  |  |  |  | 정용태 | 2 |  |  | Y |  |  |  | 105.15 | 13-10 | 0.1 | 163.03 | A |  | 1586 | 3 | 0.28 | 1550 | 0.62 | 66 | 31 | 256 | 4:16 | 25 | 30 | 97 | 0 |  | 0 |  |  | N2 | 2020-03-05 07:18 | 2020-03-05 07:51 | 33 | 2020-03-05 07:17 | 34 |  |  |  |  | Y |  |  |  | Y | [5 empty] | 0 | 401.57 | [23 empty] | 179.9 | 115.43 | A |  |  | 6.563 | 25.473 | 57.627 | 0.266 | 8.78 | 2.262 | 1928.2 | 18 | 0 | 726 | 42 | 0 | 0 | 0 | 896 | 0 | 794 | 96 | 0 | 0 | 24
2020-03-04 | B57209 | 2 | 중탄소 | AE4130M2 |  | Al 탈산 | B | 37 | 19 | 53400 | 98.07 | A | B |  | B | 1 |  | 1 | 1540 | 1535 | 7900 |  |  | 7900 | 89.51 | 12 | 88260 | 1645 |  | Y | 52 | 39 | C54775 잔강3톤받음 |  | B57206 | 03 |  |  |  | 임현진 | 2 |  |  |  |  | Y |  | 101.7 | 13-3 | 215.18 | 0 | A |  | 1626 | 1 | 0.13 | 1574 | 1.24 | 72 | 27 | 269 | 4:29 | 18 | 19 | 0 | 0 |  | 0 | 0 |  | AR | 2020-03-05 07:19 | 2020-03-05 08:10 | 51 | 2020-03-05 07:10 | 60 |  |  |  |  | Y | [8 empty] | 4 | 15.95 | 0 | [23 empty] | 0.02 | 0.02 | A | [9 empty] | 1368 | 0 | 36 | 0 | 0 | 159 | 0 | 707 | 0 | 207 | 0 | 0 | 0 | 14 |  |  | 2
2020-03-05 | A57348 | 1 | 고탄소 | P-AE1055LSM |  | Al 탈산 | B | 11 | 24 | 52700 | 114.55 | B | B | B |  | 1 | 1 |  | 1520 | 1590 | 4600 |  |  | 4600 | 54.37 | 10 | 84610 | 1613 |  | N | 53 | 29 | [7 empty] | 이호남 | 2 |  |  | Y |  |  |  | 99.65 | 12-9 | 0 | 296.8 | A |  | 1607 | 3 | 0.29 | 1560 | 0.77 | 76 | 39 | 969 | 16:09 | 25 | 30 | 98 | 0 |  | 0 |  |  | N2 | 2020-03-05 08:21 | 2020-03-05 08:54 | 33 | 2020-03-05 08:20 | 34 | EAF | 전극절손 |  |  | Y |  |  |  | Y | [5 empty] | 0 | 416.72 | [23 empty] | 186.19 | 115.43 | A |  |  | 4.932 | 27.876 | 56.44 | 0.09 | 11.443 | 2.024 | 1888.12 | 32 | 0 | 799 | 18 | 0 | 0 | 0 | 297 | 0 | 296 | 0 | 0 | 0 | 45
2020-03-05 | B57210 | 2 | 중탄소 | AE4130M2 | 잔강최소화전 | Al 탈산 | B | 36 | 23 | 52100 | 110.63 | B | B |  | B | 1 |  | 1 | 1540 | 1565 | 7800 |  |  | 7800 | 81.31 | 14 | 95930 | 1645 |  | Y | 58 | 38 |  |  | B57207 | 05 |  |  |  | 임승우 | 2 |  |  |  |  | Y |  | 111.9 | 14-3 | 228.45 | 0 | A |  | 1629 | 1 | 0.1 | 1574 | 1.05 | 72 | 36 | 257 | 4:17 | 18 | 19 | 0 | 0 |  | 0 | 0 |  | AR | 2020-03-05 08:36 | 2020-03-05 09:12 | 36 | 2020-03-05 08:23 | 49 |  |  |  |  | Y | [8 empty] | 3.1 | 14.82 | 0 | [23 empty] | 0.03 | 0.03 | A | [9 empty] | 1393 | 0 | 15 | 10 | 0 | 210 | 0 | 654 | 0 | 202 | 0 | 0 | 0 | 0 |  |  | 2
2020-03-05 | A57349 | 1 | 고탄소 | P-AE1055LSM |  | Al 탈산 | B | 22 | 50 | 50800 | 114.47 | B | B | B |  | 1 | 1 |  | 1520 | 1569 | 5100 |  |  | 5100 | 35.46 | 17 | 143837 | 1614 |  | Y | 46 | 31 | [7 empty] | 이호남 | 2 |  |  | Y |  |  |  | 105.35 | 12-9 | 0 | 309.67 | A |  | 1602 | 3 | 0.3 | 1559 | 0.63 | 75 | 44 | 317 | 5:17 | 25 | 30 | 99 | 0 |  | 0 |  |  | N2 | 2020-03-05 09:32 | 2020-03-05 10:04 | 32 | 2020-03-05 09:31 | 33 |  |  |  |  | Y |  |  |  | Y | [5 empty] | 0 | 490.03 | [23 empty] | 197.27 | 115.43 | A |  |  | 4.431 | 28.932 | 55.584 | 0.213 | 12.544 | 1.921 | 1844.26 | 79 | 0 | 878 | 27 | 0 | 0 | 0 | 298 | 0 | 297 | 0 | 0 | 0 | 31
2020-03-05 | B57211 | 2 | 중탄소 | SCM440HD | 잔강최소화 | Al 탈산 | B | 16 | 66 | 49600 | 93.45 | B | B |  | B | 1 |  | 1 | 1540 | 1567 | 7200 |  |  | 7200 | 80.23 | 12 | 89740 | 1644 |  | Y | 45 | 38 |  |  | B57209 | 03 |  |  |  | 임승우 | 2 |  |  |  |  | Y |  | 105.7 | 12-6 | 177.51 | 0 | A |  | 1627 | 1 | 0.39 | 1577 | 1.24 | 83 | 28 | 261 | 4:21 | 15 | 16 | 0 | 0 |  | 0 | 0 |  | AR | 2020-03-05 09:33 | 2020-03-05 10:32 | 60 | 2020-03-05 09:18 | 74 |  |  |  |  | Y | [8 empty] | 4.3 | 12.94 | 0 | [23 empty] | 0.03 | 0.03 | A | [9 empty] | 1315 | 0 | 61 | 0 | 0 | 198 | 0 | 716 | 0 | 0 | 0 | 0 | 0 | 5 |  |  | 4
2020-03-05 | A57350 | 1 | 고탄소 | P-AE1055LS | 연주종료 | Al 탈산 | B | 30 | 19 | 53000 | 117.83 | B | B | B |  | 1 | 1 |  | 1520 | 1595 | 5100 |  |  | 5100 | 144.11 | 5 | 35390 | 1607 |  | Y | 50 | 35 | [7 empty] | 이호남 | 2 |  |  | Y |  |  |  | 105.55 | 13-7 | 0 | 262.37 | A |  | 1607 | 3 | 0.29 | 1551 | 0.84 | 66 | 39 | 334 | 5:34 | 25 | 25 | 100 | 0 |  | 0 |  |  | N2 | 2020-03-05 10:42 | 2020-03-05 11:08 | 26 | 2020-03-05 10:40 | 27 |  |  |  |  | Y |  |  |  | Y | [5 empty] | 0 | 475.35 | [23 empty] | 198.52 | 115.43 | A |  |  | 5.948 | 24.276 | 61.221 | 0.112 | 10.292 | 2.521 | 2046.18 | 56 | 0 | 921 | 0 | 0 | 0 | 0 | 1107 | 0 | 848 | 0 | 0 | 0 | 33
2020-03-05 | B57212 | 2 | 중탄소 | SCM440HD | TUNDISH교체전 | Al 탈산 | B | 6 | 17 | 51850 | 101.28 | B | B |  | B | 1 |  | 1 | 1540 | 1547 | 7200 |  |  | 7200 | 78.17 | 14 | 92108 | 1646 |  | Y | 48 | 34 |  |  | B57209 | 04 |  |  |  | 임승우 | 2 |  |  |  |  | Y |  | 97.75 | 12-9 | 179.61 | 0 | A |  | 1630 | 1 | 0.12 | 1572 | 1.31 | 78 | 40 | 234 | 3:54 | 15 | 16 | 0 | 0 |  | 0 | 0 |  | AR | 2020-03-05 10:43 | 2020-03-05 11:33 | 50 | 2020-03-05 10:24 | 68 |  |  |  |  | Y | [8 empty] | 4 | 12.74 | 0 | [23 empty] | 0.04 | 0.04 | A | [9 empty] | 1067 | 0 | 16 | 0 | 0 | 205 | 0 | 723 | 0 | 0 | 0 | 0 | 0 | 10 |  |  | 2
2020-03-05 | B57213 | 2 | 중탄소 | AE15B36C2 | TUNDISH교체 | Si 탈산 | B | 37 | 20 | 53850 | 122.83 | B | B |  | B | 1 |  | 1 | 1540 | 1536 | 9600 |  |  | 9600 | 96.76 | 12 | 99216 | 1694 | 735 | Y | 58 | 44 | A57348 잔강 5톤받음 |  | B57210 | 03 |  |  |  | 임승우 | 2 |  |  |  |  | Y |  | 97.15 | 12-7 | 256.55 | 0 | A |  | 1666 | 1 | 0.16 | 1590 | 1.45 | 92 | 30 | 214 | 3:34 | 15 | 21 | 0 | 0 |  | 0 | 0 |  | AR | 2020-03-05 12:13 | 2020-03-05 13:00 | 48 | 2020-03-05 11:49 | 71 |  |  |  |  | N | 미투입강종 | [7 empty] | 4 | 13.23 | 0 | [19 empty] | 2.2 |  |  |  | 0.14 | 0.14 | B | [9 empty] | 84 | 0 | 352 | 0 | 0 | 0 | 0 | 625 | 0 | 0 | 0 | 0 | 0 | 0 |  |  | 7 |  | 1
2020-03-05 | B57214 | 2 | 중탄소 | AE15B36C2 |  | Si 탈산 | B | 29 | 72 | 48100 | 111.88 | B | B | B |  | 1 | 1 |  | 1540 | 1576 | 8000 |  |  | 8000 | 83.63 | 12 | 95657 | 1654 |  | N | 54 | 41 | [7 empty] | 임승우 | 2 |  |  |  |  | Y |  | 111.5 | 13-1 | 232.91 | 0 | A |  | 1613 | 3 | 0.32 | 1579 | 0.6 | 81 | 27 | 253 | 4:13 | 15 | 16 | 101 | 0 |  | 0 |  |  | AR | 2020-03-05 13:13 | 2020-03-05 14:04 | 52 | 2020-03-05 13:10 | 54 |  |  |  |  | Y |  |  |  | Y | [5 empty] | 101.95 | 290.32 | [23 empty] | 0.01 | 0 | A | [9 empty] | 20 | 0 | 311 | 42 | 0 | 0 | 0 | 865 | 0 | 0 | 0 | 0 | 0 | 20 |  |  | 7
2020-03-05 | A57351 | 1 | 저탄소 | SCM415C2 |  | Al 탈산 | I | 38 | 5 | 54500 | 89.4 | B | B |  | B | 1 |  | 1 | 1545 | 1600 | 5600 |  |  | 5600 | 67.63 | 12 | 82800 | 1686 | 362 | INGOT | 44 | 31 | [7 empty] | 이호남 | 0 |  |  | Y |  |  |  | 93.3 | 12-6 | 163.64 | 0 | A |  | 1672 | 1 | 0.11 | 1595 | 2.03 | 79 |  | 157 | 2:37 | 18 | 22 | 0 | 0 |  | 0 | 0 |  | N2 | 2020-03-05 12:54 |  | 18 | 2020-03-05 12:41 | [15 empty] | 13.88 | 0 | [18 empty] | 1 |  |  |  |  | 0.09 | 0.09 | A | [9 empty] | 123 | 1012 | 11 | 30 | 0 | 0 | 0 | 298 | 0 | 297 | 0 | 0 | 0 | 0
2020-03-05 | A57352 | 1 | 중탄소 | AE15B36C2 |  | Si 탈산 | B | 22 | 51 | 51700 | 102.22 | B | B |  | B | 1 |  | 1 | 1530 | 1560 | 7100 |  |  | 7100 | 67.69 | 14 | 104890 | 1662 |  | Y | 44 | 37 | [15 empty] | 102.35 | 12-6 | 161.6 | 0 | A |  | 1663 | 1 | 0.15 | 1592 | 0 | 94 | 36 | 210 | 3:30 | 15 | 16 | 0 | 0 | 40 | 0 | 0 |  | AR | 2020-03-05 14:02 | 2020-03-05 15:12 | 71 | 2020-03-05 13:44 | 88 |  |  |  |  | N | 미투입강종 | [7 empty] | 4 | 14.27 | 0 | [23 empty] | 0.09 | 0.09 | A | [9 empty] | 361 | 0 | 627 | 0 | 0 | 0 | 0 | 299 | 0 | 296 | 0 | 0 | 0 | 10 |  |  | 5
2020-03-05 | A57353 | 1 | 고탄소 | AE1055LS | 연주시작 | Al 탈산 | B | 30 | 20 | 52500 | 103.97 | B | D | D |  | 1 | 1 |  | 1520 | 1553 | 6300 |  |  | 6300 | 78.27 | 10 | 80490 | 1646 |  | Y | 43 | 40 | [7 empty] | 이호남 | 2 | [6 empty] | 93.15 | 12-3 | 0 | 295.36 | A |  | 1640 | 3 | 0.3 | 1575 | 1.08 | 91 | 37 | 301 | 5:01 | 25 | 25 | 102 | 0 |  | 0 |  |  | N2 | 2020-03-05 15:02 | 2020-03-05 15:45 | 43 | 2020-03-05 15:02 | 44 |  |  |  |  | Y |  |  |  | Y | [5 empty] | 0 | 388.28 | [19 empty] | 2.04 |  |  |  | 1.43 | 0.95 | A | [9 empty] | 22 | 0 | 713 | 28 | 0 | 0 | 0 | 594 | 0 | 548 | 0 | 0 | 0 | 39 |  |  |  |  | 1
2020-03-05 | B57215 | 2 | 중탄소 | AE15B36C2 |  | Si 탈산 | B | 16 | 67 | 49600 | 97.03 | D | D |  | D | 1 |  | 1 | 1540 | 1594 | 6700 |  |  | 6700 | 66 | 13 | 101515 | 1667 |  | Y | 47 | 37 | [7 empty] | 김익규 | 3 |  |  |  |  | Y |  | 93.6 | 11-5 | 293.31 | 0 | A |  | 1643 | 1 | 0.13 | 1594 | 0 | 96 | 53 | 221 | 3:41 | 15 | 16 | 0 | 0 |  | 0 | 0 |  | AR | 2020-03-05 15:45 | 2020-03-05 16:17 | 32 | 2020-03-05 15:28 | 49 |  |  |  |  | Y | [8 empty] | 5 | 10.47 | 0 | [23 empty] | 0.23 | 0.23 | B | [9 empty] | 85 | 0 | 51 | 65 | 0 | 0 | 0 | 1675 | 0 | 0 | 0 | 0 | 0 | 0 |  |  | 5
2020-03-05 | A57354 | 1 | 고탄소 | AE1055LS |  | Al 탈산 | B | 11 | 25 | 51300 | 91.02 | D | D | D |  | 1 | 1 |  | 1520 | 1557 | 5900 |  |  | 5900 | 69.73 | 10 | 84610 | 1605 |  | Y | 44 | 41 | [7 empty] | 김덕진 | 2 | [6 empty] | 108.25 | 13-8 | 0 | 228.05 | A |  | 1605 | 3 | 0.29 | 1559 | 0.98 | 75 | 32 | 277 | 4:37 | 25 | 25 | 103 | 0 |  | 0 |  |  | N2 | 2020-03-05 15:59 | 2020-03-05 16:38 | 39 | 2020-03-05 15:59 | 39 |  |  |  |  | Y |  |  |  | Y | [5 empty] | 0 | 267.52 | [23 empty] | 1.43 | 2 | A | [9 empty] | 90 | 0 | 907 | 14 | 0 | 0 | 0 | 297 | 0 | 295 | 0 | 0 | 0 | 44
2020-03-05 | B57216 | 2 | 중탄소 | AE15B36C2 |  | Si 탈산 | B | 6 | 18 | 52200 | 90.08 | D | D |  | D | 1 |  | 1 | 1540 | 1555 | 6500 |  |  | 6500 | 66.38 | 17 | 97920 | 1646 |  | Y | 43 | 33 | [7 empty] | 김익규 | 2 |  |  |  |  | Y |  | 93.4 | 12-4 | 223.3 | 0 | A |  | 1628 | 1 | 0.13 | 1563 | 0 | 65 | 24 | 214 | 3:34 | 15 | 16 | 0 | 0 |  | 0 | 0 |  | AR | 2020-03-05 16:40 | 2020-03-05 17:21 | 40 | 2020-03-05 16:25 | 56 |  |  |  |  | Y | [8 empty] | 5 | 11.1 | 0 | [23 empty] | 0.16 | 0.16 | A | [9 empty] | 159 | 0 | 90 | 0 | 0 | 0 | 0 | 879 | 0 | 0 | 0 | 0 | 0 | 0 |  |  | 5
2020-03-05 | A57355 | 1 | 고탄소 | AE1055LS |  | Al 탈산 | B | 38 | 6 | 53000 | 87.93 | D | D | D |  | 1 | 1 |  | 1520 | 1589 | 4200 |  |  | 4200 | 49.64 | 10 | 84610 | 1614 |  | Y | 42 | 22 | [7 empty] | 김덕진 | 2 | [6 empty] | 95.35 | 12-9 | 0.31 | 136.04 | A |  | 1614 | 3 | 0.28 | 1552 | 1.41 | 68 | 30 | 251 | 4:11 | 25 | 25 | 104 | 0 |  | 0 |  |  | N2 | 2020-03-05 16:59 | 2020-03-05 17:43 | 45 | 2020-03-05 16:58 | 45 |  |  |  |  | Y |  |  |  | Y | [5 empty] | 0 | 273.74 | [23 empty] | 1.43 | 3.08 | B | [9 empty] | 32 | 0 | 787 | 9 | 0 | 0 | 0 | 451 | 0 | 291 | 0 | 0 | 0 | 44
2020-03-05 | B57217 | 2 | 중탄소 | AE15B36C2 |  | Si 탈산 | B | 29 | 73 | 48750 | 97.78 | D | D |  | D | 1 |  | 1 | 1540 | 1535 | 7400 |  |  | 7400 | 77.81 | 17 | 95106 | 1636 | 369 | Y | 45 | 38 | [7 empty] | 김익규 | 2 |  |  |  |  | Y |  | 98.35 | 11-8 | 232.58 | 0 | A |  | 1623 | 1 | 0.14 | 1556 | 1.66 | 58 | 15 | 234 | 3:54 | 15 | 16 | 0 | 0 | 50 | 0 | 0 |  | AR | 2020-03-05 17:56 | 2020-03-05 18:22 | 26 | 2020-03-05 17:34 | 47 |  |  |  |  | Y | [8 empty] | 5 | 11.21 | 0 | [23 empty] | 0.22 | 0.22 | B | [9 empty] | 278 | 0 | 85 | 0 | 0 | 0 | 0 | 801 | 0 | 0 | 0 | 0 | 0 | 10 |  |  | 5
2020-03-05 | A57356 | 1 | 고탄소 | AE1055LS |  | Al 탈산 | B | 37 | 21 | 52100 | 99.7 | D | D | D |  | 1 | 1 |  | 1520 | 1541 | 5700 |  |  | 5700 | 56.14 | 12 | 101532 | 1595 |  | Y | 40 | 31 | [7 empty] | 김덕진 | 2 |  |  | Y |  |  |  | 107.45 | 13-8 | 0 | 181.64 | A |  | 1595 | 3 | 0.3 | 1544 | 0.85 | 60 | 25 | 269 | 4:29 | 25 | 25 | 105 | 0 |  | 0 |  |  | N2 | 2020-03-05 18:08 | 2020-03-05 18:38 | 29 | 2020-03-05 18:08 | 30 |  |  |  |  | Y |  |  |  | Y | [5 empty] | 0 | 369.44 | [23 empty] | 2.51 | 10.09 | A | [9 empty] | 0 | 0 | 772 | 14 | 0 | 0 | 0 | 493 | 0 | 340 | 0 | 0 | 0 | 47
2020-03-05 | B57218 | 2 | 중탄소 | AE15B36C2 |  | Si 탈산 | B | 22 | 52 | 50650 | 97.78 | D | D |  | D | 1 |  | 1 | 1540 | 1526 | 7900 |  |  | 7900 | 84.35 | 17 | 93653 | 1596 |  | Y | 47 | 40 | [7 empty] | 김익규 | 2 |  |  |  |  | Y |  | 96.85 | 12-1 | 227.32 | 0 | A |  | 1618 | 1 | 0.14 | 1564 | 0 | 66 | 23 | 214 | 3:34 | 15 | 16 | 0 | 0 |  | 0 | 0 |  | AR | 2020-03-05 18:56 | 2020-03-05 19:25 | 29 | 2020-03-05 18:38 | 48 |  |  |  |  | Y | [8 empty] | 5 | 9.82 | 0 | [23 empty] | 0.13 | 0.13 | A | [9 empty] | 265 | 0 | 52 | 0 | 0 | 0 | 0 | 814 | 0 | 0 | 0 | 0 | 0 | 16 |  |  | 5
2020-03-05 | A57357 | 1 | 고탄소 | AE1055LS | 연주종료 | Al 탈산 | B | 30 | 21 | 52700 | 89.03 | D | D | D |  | 1 | 1 |  | 1520 | 1566 | 4900 |  |  | 4900 | 51.24 | 12 | 95623 | 1605 |  | Y | 43 | 25 | [7 empty] | 김덕진 | 2 |  |  | Y |  |  |  | 105.2 | 13-6 | 50.18 | 109.88 | A |  | 1605 | 3 | 0.31 | 1563 | 0.98 | 79 | 41 | 300 | 5:00 | 25 | 25 | 106 | 0 |  | 0 |  |  | N2 | 2020-03-05 18:55 | 2020-03-05 19:42 | 47 | 2020-03-05 18:51 | 51 |  |  |  |  | Y |  |  |  | Y | [5 empty] | 0 | 278.42 | [23 empty] | 12.28 | 0 | A | [9 empty] | 0 | 0 | 677 | 17 | 0 | 0 | 0 | 298 | 0 | 200 | 0 | 0 | 0 | 50 |  |  | 9
2020-03-05 | B57219 | 2 | 중탄소 | AE15B36C2 |  | Si 탈산 | B | 16 | 68 | 49950 | 92.27 | D | D |  | D | 1 |  | 1 | 1540 | 1525 | 7400 |  |  | 7400 | 78.28 | 17 | 94533 | 1634 |  | Y | 41 | 37 | [7 empty] | 김익규 | 2 |  |  |  |  | Y |  |  |  | 246.91 | 0 | A |  | 1621 | 1 | 0.14 | 1563 | 1.88 | 65 | 25 | 229 | 3:49 | 15 | 16 | 0 | 0 |  | 0 | 0 |  | AR | 2020-03-05 19:51 | 2020-03-05 20:28 | 37 | 2020-03-05 19:32 | 56 |  |  |  |  | Y | [8 empty] | 5 | 9.31 | 0 | [23 empty] | 0.1 | 0.1 | A | [9 empty] | 258 | 0 | 51 | 0 | 0 | 0 | 0 | 963 | 0 | 0 | 0 | 0 | 0 | 5 |  |  | 5
2020-03-05 | A57358 | 1 | 중탄소 | SBMA75 | 연주시작 | Al 탈산 | B | 22 | 53 | 52400 | 173.32 | D | A |  | A | 2 |  | 1 | 1530 | 1602 | 10400 | 6100 |  | 16500 | 172.02 | 12 | 95920 | 1660 |  | Y | 112 | 79 | RH연주 방향 천공으로 연주종료 강종변경 AE1055LS->SBMA75 | Y |  |  |  |  | 우발중단(설비) | 김덕진 | 2 | [8 empty] | 0.26 | 553.25 | A |  | 1656 | 1 | 0.16 | 1586 | 1.35 | 95 | 41 | 337 | 5:37 | 16 | 21 | 0 | 0 |  | 0 | 0 |  | N2 | 2020-03-06 00:07 | 2020-03-06 00:26 | 19 | 2020-03-05 23:47 | 39 |  |  |  |  | Y | [8 empty] | 3 | 7.07 | 2.75 | [19 empty] | 2.14 |  |  |  | 0.57 | 0.57 | B | [9 empty] | 0 | 0 | 145 | 904 | 0 | 0 | 0 | 605 | 0 | 196 | 0 | 0 | 0 | 41 |  |  |  |  | 1
2020-03-05 | B57220 | 2 | 중탄소 | AE15B36C2 | TUNDISH교체전 | Si 탈산 | B | 6 | 19 | 52250 | 92.03 | D | D |  | D | 1 |  | 1 | 1540 | 1547 | 6800 |  |  | 6800 | 76.39 | 15 | 89012 | 1636 |  | Y | 40 | 34 | [7 empty] | 김익규 | 2 |  |  |  |  | Y |  | 97.35 | 12-8 | 247.1 | 0 | A |  | 1617 | 1 | 0.12 | 1563 | 0 | 65 | 19 | 169 | 2:49 | 15 | 16 | 0 | 0 |  | 0 | 0 |  | AR | 2020-03-05 20:50 | 2020-03-05 21:29 | 39 | 2020-03-05 20:30 | 60 |  |  |  |  | Y | [8 empty] | 4 | 8.81 | 0 | [23 empty] | 0.11 | 0.11 | B | [9 empty] | 302 | 0 | 71 | 0 | 0 | 0 | 0 | 725 | 0 | 0 | 0 | 0 | 0 | 22 |  |  | 5
2020-03-05 | A57359 | 1 | 중탄소 | SRD1 | TUNDISH교체 | Al 탈산 | B | 11 | 26 | 52200 | 116.8 | D | D |  | A | 1 |  | 1 | 1530 | 1640 | 6800 |  |  | 6800 | 66.11 | 14 | 102862 | 1654 |  | Y | 60 | 35 | A57358 약31톤 합탕(반탕 잔업으로 2번 출강) | [6 empty] | 김덕진 | 2 | [6 empty] | 101.5 | 13-1 | 306.94 | 0 | A |  | 1652 | 1 | 0.09 | 1590 | 1.38 | 97 | 34 | 317 | 5:17 | 15 | 21 | 0 | 0 |  | 0 | 0 |  | N2 | 2020-03-05 22:10 | 2020-03-05 22:55 | 45 | 2020-03-05 21:52 | 63 |  |  |  |  | Y | [8 empty] | 5 | 11.62 | 0 | [19 empty] | 3.3 | 2.47 |  |  | 0.03 | 0.03 | A | [9 empty] | 1478 | 0 | 532 | 0 | 0 | 0 | 0 | 297 | 0 | 196 | 0 | 0 | 0 | 32 |  |  |  |  | 1
2020-03-05 | B57221 | 2 | 중탄소 | SRD1 |  | Al 탈산 | B | 38 | 7 | 55200 | 167.58 | D | A |  | A | 1 |  | 1 | 1540 | 1545 | 11400 |  |  | 11400 | 77.14 | 18 | 147777 | 1625 |  | Y | 112 | 54 | [7 empty] | 김익규 | 2 |  |  |  |  | N |  |  |  | 319.08 | 0 | A |  | 1629 | 1 | 0.12 | 1574 | 1.24 | 81 | 34 | 309 | 5:09 | 15 | 16 | 0 | 0 |  | 0 | 0 |  | N2 | 2020-03-05 23:08 | 2020-03-06 00:02 | 54 | 2020-03-05 22:57 | 65 |  |  |  |  | Y | [9 empty] | 12.81 | 0 | [23 empty] | 0.15 | 0.15 | A | [9 empty] | 1272 | 0 | 237 | 0 | 0 | 252 | 0 | 855 | 0 | 0 | 0 | 0 | 0 | 16 |  |  | 9
2020-03-05 | B57222 | 2 | 중탄소 | AE4140Q |  | Al 탈산 | B | 29 | 74 | 49600 | 123.07 | A | A | A |  | 1 |  | 1 | 1540 | 1544 | 8500 |  |  | 8500 | 264.57 | 4 | 32128 | 1636 |  | Y | 65 | 42 | A57358 P% over로 17톤 이월함 |  | A57357 | 2 | [9 empty] | Y |  | 86.5 | 10-6 | 250.59 | 0 | A |  | 1639 | 2 | 0.44 | 1566 | 1.59 | 72 | 27 | 715 | 11:55 | 18 | 18 | 0 | 0 |  | 0 | 13 |  | AR | 2020-03-06 00:41 | 2020-03-06 01:06 | 24 | 2020-03-06 00:29 | 37 |  |  |  |  | Y | [5 empty] | N |  |  | 6 | 9.07 | 0 | [20 empty] | 0.73 |  |  | 0 | 0 | A | [9 empty] | 1152 | 0 | 349 | 0 | 0 | 282 | 0 | 1303 | 0 | 611 | 255 | 0 | 0 | 22 |  |  | 18
2020-03-05 | A57360 | 1 | 중탄소 | SBMA75 |  | Al 탈산 | B | 36 | 25 | 51400 | 93.53 | A | A |  | A | 1 |  | 1 | 1530 | 1575 | 6100 |  |  | 6100 | 72.1 | 10 | 84610 | 1642 |  | Y | 40 | 34 | [7 empty] | 정용태 | 3 |  |  |  |  | Y |  | 97.95 | 12-7 | 0 | 272.27 | A |  | 1637 | 1 | 0.12 | 1567 | 1.41 | 76 | 38 | 468 | 7:48 | 16 | 17 | 0 | 0 |  | 0 | 0 |  | N2 | 2020-03-06 01:00 | 2020-03-06 01:32 | 33 | 2020-03-06 00:47 | 45 |  |  |  |  | Y | [9 empty] | 0 | 20.08 | [23 empty] | 0.38 | 0.38 | A | [9 empty] | 37 | 0 | 1653 | 0 | 0 | 0 | 0 | 698 | 0 | 696 | 197 | 0 | 0 | 16
2020-03-05 | B57223 | 2 | 중탄소 | AE4140Q |  | Al 탈산 | B | 16 | 69 | 49950 | 102.8 | A | A | A |  | 1 |  | 1 | 1540 | 1555 | 7700 |  |  | 7700 | 84.85 | 12 | 90749 | 1645 |  | Y | 48 | 38 | [7 empty] | 임현진 | 2 |  |  |  |  | Y |  | 96.55 | 11-7 | 347.38 | 0 | A |  | 1629 | 2 | 0.44 | 1562 | 1.46 | 68 | 27 | 505 | 8:25 | 18 | 19 | 0 | 0 |  | 0 | 9 |  | AR | 2020-03-06 01:38 | 2020-03-06 01:59 | 21 | 2020-03-06 01:29 | 30 |  |  |  |  | Y | [5 empty] | N |  |  | 5 | 11.82 | 0 | [20 empty] | 0.84 |  |  | 0 | 0 | A | [9 empty] | 1245 | 0 | 21 | 0 | 0 | 277 | 0 | 651 | 0 | 310 | 0 | 0 | 0 | 14
2020-03-05 | A57361 | 1 | 중탄소 | SBMA75 |  | Al 탈산 | B | 6 | 20 | 51800 | 92.63 | A | A |  | A | 1 |  | 1 | 1530 | 1592 | 5300 |  |  | 5300 | 62.64 | 10 | 84610 | 1635 |  | Y | 41 | 33 | [7 empty] | 정용태 | 3 |  |  |  |  | Y |  |  |  | 0 | 251.58 | A |  | 1634 | 1 | 0.11 | 1564 | 1.73 | 73 | 34 | 406 | 6:46 | 16 | 17 | 0 | 0 |  | 0 | 0 |  | N2 | 2020-03-06 01:58 | 2020-03-06 02:28 | 29 | 2020-03-06 01:40 | 48 |  |  |  |  | Y | [8 empty] | 4.5 | 0 | 16.38 | [23 empty] | 0.19 | 0.19 | A | [9 empty] | 56 | 0 | 1660 | 0 | 0 | 0 | 0 | 455 | 0 | 299 | 0 | 0 | 0 | 6 |  |  | 7
2020-03-05 | B57224 | 2 | 중탄소 | AE4140Q |  | Al 탈산 | B | 11 | 27 | 51500 | 102.93 | A | A | A |  | 1 |  | 1 | 1540 | 1556 | 6600 |  |  | 6600 | 67.16 | 12 | 98278 | 1647 |  | Y | 41 | 33 | [7 empty] | 임현진 | 2 |  |  |  |  | Y |  | 97.1 | 12-6 | 297.13 | 0 | A |  | 1628 | 2 | 0.44 | 1563 | 1.27 | 69 | 32 | 514 | 8:34 | 18 | 20 | 0 | 0 |  | 0 | 11 |  | AR | 2020-03-06 02:42 | 2020-03-06 03:02 | 20 | 2020-03-06 02:31 | 31 |  |  |  |  | Y | [5 empty] | N |  |  | 5 | 8.33 | 0 | [20 empty] | 0.83 |  |  | 0 | 0 | A | [9 empty] | 1145 | 0 | 340 | 0 | 0 | 263 | 0 | 505 | 0 | 207 | 0 | 0 | 0 | 25 |  |  | 21
2020-03-05 | A57362 | 1 | 중탄소 | SBMA75 |  | Al 탈산 | B | 37 | 22 | 53300 | 98.92 | A | A |  | A | 1 |  | 1 | 1530 | 1548 | 7300 |  |  | 7300 | 71.9 | 12 | 101532 | 1627 |  | Y | 47 | 44 |  |  | A57358 |  |  |  |  | 정용태 | 2 |  |  | Y |  | Y |  | 102.85 | 13-3 | 0 | 198.16 | A |  | 1636 | 1 | 0.11 | 1562 | 1.47 | 71 | 32 | 433 | 7:13 | 16 | 17 | 0 | 0 |  | 0 | 0 |  | N2 | 2020-03-06 03:01 | 2020-03-06 03:29 | 29 | 2020-03-06 02:46 | 44 |  |  |  |  | Y | [8 empty] | 4.6 | 0 | 20.2 | [23 empty] | 0.49 | 0.49 | A | [9 empty] | 0 | 0 | 1408 | 0 | 0 | 0 | 0 | 500 | 0 | 299 | 0 | 0 | 0 | 5 |  |  | 8
2020-03-05 | B57225 | 2 | 중탄소 | AE4140Q |  | Al 탈산 | B | 38 | 8 | 54500 | 99 | A | A | A |  | 1 |  | 1 | 1540 | 1524 | 7500 |  |  | 7500 | 82.97 | 12 | 90391 | 1636 |  | Y | 44 | 35 |  |  | B57222 | 05 |  |  |  | 임현진 | 2 |  |  |  |  | Y |  | 97.9 | 13-1 | 283.5 | 0 | A |  | 1624 | 2 | 0.45 | 1574 | 1.14 | 80 | 40 | 414 | 6:54 | 18 | 18 | 0 | 0 |  | 0 |  |  | AR | 2020-03-06 03:47 | 2020-03-06 04:03 | 15 | 2020-03-06 03:36 | 27 | [14 empty] | 7.7 | 0 | [20 empty] | 1.05 |  |  | 0 | 0 | B | [9 empty] | 1133 | 0 | 378 | 0 | 0 | 258 | 0 | 504 | 0 | 200 | 0 | 0 | 0 | 10 |  |  | 20
2020-03-05 | A57363 | 1 | 중탄소 | SBMA75 |  | Al 탈산 | B | 22 | 54 | 51700 | 87.25 | A | A |  | A | 1 |  | 1 | 1530 | 1599 | 5000 |  |  | 5000 | 59.09 | 10 | 84610 | 1630 |  | Y | 40 | 32 |  |  | A57360 |  |  |  |  | 정용태 | 3 |  |  | Y |  | Y |  | 108 | 13-1 | 0 | 116.62 | A |  | 1631 | 1 | 0.12 | 1573 | 1.16 | 82 | 45 | 381 | 6:21 | 16 | 17 | 0 | 0 |  | 0 | 0 |  | N2 | 2020-03-06 03:52 | 2020-03-06 04:27 | 36 | 2020-03-06 03:40 | 47 |  |  |  |  | Y | [8 empty] | 4.6 | 0 | 21.52 | [23 empty] | 0.43 | 0.43 | A | [9 empty] | 0 | 0 | 1699 | 0 | 0 | 0 | 0 | 546 | 0 | 298 | 0 | 0 | 0 | 6 |  |  | 15
2020-03-05 | B57226 | 2 | 중탄소 | AE4140Q |  | Al 탈산 | B | 29 | 75 | 47700 | 98.25 | A | A |  | A | 1 |  | 1 | 1540 | 1555 | 6800 |  |  | 6800 | 65.98 | 12 | 103064 | 1634 |  | Y | 42 | 34 |  |  | B57223 | 05 |  |  |  | 임현진 | 2 |  |  |  |  | Y |  | 111.3 | 12-10 | 241.84 | 0 | A |  | 1611 | 1 | 0.07 | 1560 | 0.96 | 66 | 31 | 205 | 3:25 | 18 | 19 | 0 | 0 |  | 0 | 0 |  | AR | 2020-03-06 04:46 | 2020-03-06 05:08 | 22 | 2020-03-06 04:35 | 32 |  |  |  |  | Y | [8 empty] | 4.5 | 9.09 | 0 | [20 empty] | 1.27 |  |  | 0.08 | 0.08 | A | [9 empty] | 1156 | 0 | 500 | 0 | 0 | 251 | 0 | 499 | 0 | 206 | 0 | 0 | 0 | 27 |  |  | 21
2020-03-05 | A57364 | 1 | 중탄소 | SBMA75 |  | Al 탈산 | B | 30 | 22 | 53500 | 96.37 | A | A | A |  | 1 | 1 |  | 1530 | 1554 | 7900 |  |  | 7900 | 77.81 | 12 | 101532 | 1639 |  | Y | 52 | 46 |  |  | A57361 |  |  |  |  | 정용태 | 3 |  |  | Y |  | Y |  | 104.1 | 13-5 | 0 | 409.89 | A |  | 1627 | 3 | 0.33 | 1579 | 1.12 | 88 | 43 | 450 | 7:30 | 16 | 16 | 1 | 0 |  | 0 |  |  | N2 | 2020-03-06 04:57 | 2020-03-06 05:34 | 36 | 2020-03-06 04:55 | 39 | [14 empty] | 0 | 204.51 | [23 empty] | 0.05 | 2.33 | A | [9 empty] | 74 | 0 | 1544 | 29 | 0 | 0 | 0 | 297 | 0 | 299 | 0 | 0 | 0 | 11
2020-03-05 | B57227 | 2 | 중탄소 | AE4140Q | TUNDISH교체전 | Al 탈산 | B | 16 | 70 | 49400 | 88.57 | A | A |  | A | 1 |  | 1 | 1540 | 1554 | 7600 |  |  | 7600 | 77.16 | 13 | 98502 | 1637 |  | Y | 46 | 39 |  |  | B57224 | 05 |  |  |  | 임현진 | 2 |  |  |  |  | N |  | 110.8 | 13-1 | 323.83 | 0 | A |  | 1629 | 1 | 0.09 | 1576 | 1.31 | 82 | 38 | 283 | 4:43 | 18 | 19 | 0 | 0 |  | 0 | 0 |  | AR | 2020-03-06 05:41 | 2020-03-06 06:15 | 35 | 2020-03-06 05:32 | 43 |  |  |  |  | Y | [9 empty] | 7.82 | 0 | [20 empty] | 1.16 |  |  | 0.09 | 0.09 | A | [9 empty] | 1218 | 0 | 425 | 0 | 0 | 255 | 0 | 498 | 0 | 207 | 0 | 0 | 0 | 36 |  |  | 19
2020-03-05 | A57365 | 1 | 중탄소 | SBMA75 |  | Al 탈산 | B | 36 | 26 | 51800 | 78.6 | A | A | A |  | 1 | 1 |  | 1530 | 1571 | 5300 |  |  | 5300 | 52.2 | 12 | 101532 | 1626 |  | Y | 41 | 30 |  |  | A57362 |  |  |  |  | 정용태 | 2 |  |  | Y |  | Y |  |  |  | 0 | 257.58 | A |  | 1626 | 3 | 0.3 | 1585 | 1.11 | 94 | 48 | 318 | 5:18 | 16 | 16 | 2 | 0 |  | 0 |  |  | N2 | 2020-03-06 05:47 | 2020-03-06 06:33 | 46 | 2020-03-06 05:46 | 47 |  |  |  |  | Y |  |  |  | Y | [5 empty] | 0 | 211.7 | [23 empty] | 0.05 | 14.81 | A | [9 empty] | 73 | 0 | 1556 | 22 | 0 | 0 | 0 | 298 | 0 | 298 | 0 | 0 | 0 | 21
2020-03-05 | B57228 | 2 | 중탄소 | SM45CM | TUNDISH교체 | Al 탈산 | B | 11 | 28 | 52400 | 88.27 | A | A |  | B | 1 |  | 1 | 1540 | 1586 | 6700 |  |  | 6700 | 69.57 | 12 | 96312 | 1655 |  | N | 42 | 35 | [7 empty] | 박용우 | 2 |  |  |  |  | Y |  | 100.9 | 12-10 | 243.93 | 0 | A |  | 1634 | 1 | 0.12 | 1577 | 0 | 85 | 23 | 206 | 3:26 | 15 | 20 | 0 | 0 | 40 | 0 | 0 |  | N2 | 2020-03-06 06:41 | 2020-03-06 07:49 | 68 | 2020-03-06 06:32 | 77 |  |  |  |  | Y | [8 empty] | 4.3 | 12.78 | 0 | [19 empty] | 1.75 |  |  |  | 0.07 | 0.07 | A | [9 empty] | 26 | 0 | 53 | 0 | 0 | 121 | 0 | 1258 | 0 | 514 | 200 | 0 | 0 | 10 |  |  | 7 |  | 1
2020-03-05 | A57366 | 1 | 중탄소 | SBMA75 | TUNDISH교체전 | Al 탈산 | B | 37 | 23 | 52800 | 93.28 | A | B | B |  | 1 | 1 |  | 1530 | 1574 | 4900 |  |  | 4900 | 51.34 | 12 | 95434 | 1607 |  | Y | 42 | 31 | [7 empty] | 정용태 | 2 |  |  | Y |  | Y |  | 103.5 | 13-4 | 0 | 237.79 | A |  | 1595 | 3 | 0.29 | 1561 | 0.68 | 70 | 34 | 284 | 4:44 | 16 | 17 | 3 | 0 |  | 0 |  |  | N2 | 2020-03-06 07:00 | 2020-03-06 07:39 | 39 | 2020-03-06 06:58 | 41 |  |  |  |  | Y |  |  |  | Y | [5 empty] | 0 | 281.3 | [23 empty] | 0.05 | 19.26 | A | [9 empty] | 79 | 0 | 1564 | 75 | 0 | 0 | 0 | 297 | 0 | 297 | 0 | 0 | 0 | 14
2020-03-06 | B57229 | 2 | 중탄소 | SM45CM |  | Al 탈산 | B | 38 | 9 | 54650 | 112.03 | B | B |  | B | 1 |  | 1 | 1540 | 1526 | 7000 |  |  | 7000 | 71.77 | 12 | 97536 | 1645 |  | Y | 43 | 35 | [7 empty] | 임승우 | 2 |  |  |  |  | Y |  | 97.75 | 13-1 | 0 | 253.15 | A |  | 1629 | 1 | 0.13 | 1568 | 0 | 76 | 31 | 241 | 4:01 | 15 | 16 | 0 | 0 | 50 | 0 | 0 |  | N2 | 2020-03-06 08:06 | 2020-03-06 08:47 | 41 | 2020-03-06 07:33 | 74 |  |  |  |  | Y | [8 empty] | 4 | 13.17 | 0 | [23 empty] | 0 | 0 | A | [9 empty] | 54 | 0 | 24 | 0 | 0 | 104 | 0 | 853 | 0 | 204 | 0 | 0 | 0 | 10
2020-03-06 | A57367 | 1 | 저탄소 | SCR423PRH | TUNDISH교체 | Al 탈산 | B | 22 | 55 | 49200 | 110.05 | B | B | B |  | 1 | 1 |  | 1530 | 1605 | 6600 |  |  | 6600 | 65 | 12 | 101532 | 1632 |  | Y | 54 | 41 | [7 empty] | 이호남 | 2 |  |  | Y |  |  |  | 110 | 13-3 | 0 | 377.04 | A |  | 1647 | 3 | 0.3 | 1597 | 0.93 | 94 | 43 | 343 | 5:43 | 16 | 18 | 4 | 0 |  | 0 |  |  | N2 | 2020-03-06 08:13 | 2020-03-06 09:01 | 50 | 2020-03-06 08:11 | 52 | [8 empty] | Y | [5 empty] | 0 | 303.75 | [19 empty] | 1.97 |  |  |  | 2.02 | 0 | A | [9 empty] | 1530 | 61 | 0 | 0 | 0 | 0 | 0 | 298 | 0 | 313 | 0 | 0 | 0 | 0 |  |  | 7 |  | 1
2020-03-06 | B57230 | 2 | 중탄소 | SM45CM |  | Al 탈산 | B | 29 | 76 | 48050 | 106.62 | B | B | B |  | 1 |  | 1 | 1540 | 1546 | 7000 |  |  | 7000 | 83.01 | 10 | 84330 | 1635 |  | Y | 48 | 36 | [7 empty] | 임승우 | 3 |  |  |  |  | Y |  | 97.55 | 11-7 | 0 | 200.58 | A |  | 1631 | 2 | 0.49 | 1577 | 1.32 | 85 | 36 | 521 | 8:41 | 15 | 18 | 0 | 0 |  | 0 | 15 |  | N2 | 2020-03-06 09:01 | 2020-03-06 09:44 | 44 | 2020-03-06 08:43 | 62 |  |  |  |  | Y | [5 empty] | N |  |  |  | 8.34 | 0 | [23 empty] | 6.47 | 0 | A | [9 empty] | 30 | 0 | 21 | 0 | 0 | 104 | 0 | 938 | 0 | 0 | 0 | 0 | 0 | 6
2020-03-06 | A57368 | 1 | 저탄소 | SCR423PRH |  | Al 탈산 | B | 30 | 23 | 51300 | 105.67 | B | B | B |  | 1 | 1 |  | 1530 | 1569 | 6800 |  |  | 6800 | 80.37 | 10 | 84610 | 1631 | 363 | Y | 52 | 38 | [7 empty] | 이호남 | 2 |  |  | Y |  |  |  | 108.15 | 13-9 | 0 | 320.13 | A |  | 1625 | 3 | 0.28 | 1577 | 0.94 | 74 | 31 | 322 | 5:22 | 16 | 17 | 5 | 0 |  | 0 |  |  | N2 | 2020-03-06 09:20 | 2020-03-06 10:06 | 47 | 2020-03-06 09:17 | 49 |  |  |  |  | Y |  |  |  | Y | [5 empty] | 0 | 285.6 | [23 empty] | 0.01 | 0 | A | [9 empty] | 1517 | 67 | 0 | 21 | 0 | 0 | 0 | 597 | 0 | 319 | 0 | 0 | 0 | 0 |  |  | 4
2020-03-06 | B57231 | 2 | 중탄소 | SM45C |  | Si 탈산 | B | 16 | 71 | 49400 | 100.05 | B | B | B |  | 1 |  | 1 | 1540 | 1596 | 5100 |  |  | 5100 | 32.53 | 20 | 156787 | 1625 |  | Y | 48 | 30 |  |  | B57228 | 03 |  |  |  | 임승우 | 2 |  |  |  |  | Y |  | 96.3 | 11-7 | 0 | 257.51 | A |  | 1624 | 2 | 0.5 | 1577 | 1.42 | 84 | 35 | 416 | 6:56 | 15 | 15 | 0 | 0 |  | 0 | 15 |  | N2 | 2020-03-06 10:08 | 2020-03-06 10:44 | 35 | 2020-03-06 09:50 | 54 |  |  |  |  | Y | [5 empty] | N |  |  |  | 8.06 | 0 | [23 empty] | 6.47 | 0 | A | [9 empty] | 0 | 0 | 0 | 0 | 0 | 130 | 0 | 754 | 0 | 0 | 0 | 0 | 0 | 23 |  |  | 5
2020-03-06 | A57369 | 1 | 저탄소 | SCR423PRH |  | Al 탈산 | B | 36 | 27 | 50900 | 105.75 | B | B | B |  | 1 | 1 |  | 1530 | 1597 | 5100 |  |  | 5100 | 50.23 | 12 | 101532 | 1639 |  | Y | 42 | 31 | [7 empty] | 이호남 | 2 |  |  |  |  | Y |  | 100.6 | 12-10 | 0 | 251.66 | A |  | 1615 | 3 | 0.28 | 1581 | 0.54 | 78 | 37 | 284 | 4:44 | 16 | 17 | 6 | 0 |  | 0 |  |  | N2 | 2020-03-06 10:25 | 2020-03-06 11:04 | 39 | 2020-03-06 10:24 | 41 |  |  |  |  | Y |  |  |  | Y | [5 empty] | 0 | 362.12 | [23 empty] | 15.82 | 0 | A | [9 empty] | 1469 | 18 | 235 | 53 | 0 | 0 | 0 | 296 | 0 | 319 | 0 | 0 | 0 | 21
2020-03-06 | B57232 | 2 | 중탄소 | AE1045M6 |  | Si 탈산 | B | 11 | 29 | 52450 | 105.63 | B | B | B |  | 1 |  | 1 | 1540 | 1574 | 6800 |  |  | 6800 | 157.32 | 6 | 43224 | 1635 |  | Y | 50 | 35 |  |  | B57229 | 03 |  |  |  | 임승우 | 2 | [6 empty] | 100.25 | 12-9 | 172.94 | 0 | A |  | 1626 | 2 | 0.5 | 1567 | 1.44 | 73 | 33 | 484 | 8:04 | 15 | 18 | 0 | 0 |  | 0 | 15 |  | AR | 2020-03-06 11:16 | 2020-03-06 11:46 | 29 | 2020-03-06 11:02 | 44 |  |  |  |  | Y | [5 empty] | N |  |  |  | 4.75 | 0 | [23 empty] | 6.47 | 0 | A | [9 empty] | 0 | 0 | 20 | 0 | 0 | 146 | 0 | 1504 | 0 | 614 | 0 | 0 | 0 | 6
2020-03-06 | A57370 | 1 | 저탄소 | SCR423PRH |  | Al 탈산 | B | 37 | 24 | 52400 | 107.68 | B | B | B |  | 1 | 1 |  | 1530 | 1581 | 6100 |  |  | 6100 | 72.1 | 10 | 84610 | 1632 |  | Y | 52 | 33 | [7 empty] | 이호남 | 2 |  |  | Y |  | N |  | 103.3 | 13-3 | 0 | 341.13 | A |  | 1614 | 3 | 0.29 | 1577 | 0.69 | 74 | 40 | 292 | 4:52 | 16 | 16 | 7 | 0 |  | 0 |  |  | N2 | 2020-03-06 11:26 | 2020-03-06 12:03 | 37 | 2020-03-06 11:25 | 38 |  |  |  |  | Y |  |  |  | Y | [5 empty] | 0 | 304.48 | [23 empty] | 68.49 | 0 | A | [9 empty] | 1350 | 0 | 0 | 18 | 0 | 0 | 0 | 598 | 0 | 311 | 0 | 0 | 0 | 0
2020-03-06 | B57233 | 2 | 중탄소 | AE1045M6 |  | Si 탈산 | B | 38 | 10 | 54650 | 91.67 | B | B | B |  | 1 |  | 1 | 1540 | 1564 | 4600 |  |  | 4600 | 50.36 | 14 | 91348 | 1627 |  | Y | 38 | 24 |  |  | B57230 | 05 |  |  |  | 임승우 | 2 |  |  |  |  | Y |  | 103.25 | 13-7 | 215.25 | 0 | A |  | 1613 | 2 | 0.49 | 1571 | 1.31 | 77 | 28 | 348 | 5:48 | 15 | 16 | 0 | 0 |  | 0 | 10 |  | AR | 2020-03-06 12:06 | 2020-03-06 12:50 | 44 | 2020-03-06 11:49 | 61 |  |  |  |  | Y | [5 empty] | N |  |  |  | 2.42 | 0 | [23 empty] | 6.47 | 0 | A | [9 empty] | 0 | 0 | 13 | 0 | 0 | 198 | 0 | 796 | 0 | 0 | 0 | 0 | 0 | 8 |  |  | 25
2020-03-06 | A57371 | 1 | 저탄소 | SCR423PRH |  | Al 탈산 | B | 22 | 56 | 50000 | 107.07 | B | B | B |  | 1 | 1 |  | 1530 | 1562 | 6300 |  |  | 6300 | 62.05 | 12 | 101532 | 1629 |  | Y | 54 | 31 | [7 empty] | 이호남 | 2 |  |  | Y |  |  |  | 110.45 | 13-3 | 0 | 388.85 | A |  | 1617 | 3 | 0.28 | 1578 | 0.75 | 75 | 45 | 274 | 4:34 | 16 | 17 | 8 | 0 |  | 0 |  |  | N2 | 2020-03-06 12:33 | 2020-03-06 13:00 | 27 | 2020-03-06 12:31 | 29 |  |  |  |  | Y |  |  |  | Y | [5 empty] | 0 | 295.51 | [23 empty] | 72.05 | 0 | B | [9 empty] | 1495 | 19 | 121 | 29 | 0 | 0 | 0 | 598 | 0 | 313 | 0 | 0 | 0 | 14
2020-03-06 | B57234 | 2 | 중탄소 | AE1045M6 |  | Si 탈산 | B | 29 | 77 | 48100 | 86.52 | B | B | B |  | 1 |  | 1 | 1540 | 1547 | 5200 |  |  | 5200 | 52.4 | 14 | 99246 | 1627 |  | Y | 41 | 26 | [7 empty] | 임승우 | 2 |  |  |  |  | Y |  | 93.8 | 11-3 | 214.17 | 0 | A |  | 1612 | 2 | 0.47 | 1568 | 1.26 | 74 | 27 | 336 | 5:36 | 15 | 15 | 0 | 0 |  | 0 | 10 |  | AR | 2020-03-06 13:06 | 2020-03-06 13:53 | 48 | 2020-03-06 12:54 | 59 |  |  |  |  | Y | [5 empty] | N |  |  |  | 4.56 | 0 | [23 empty] | 6.47 | 0 | A | [9 empty] | 0 | 0 | 11 | 0 | 0 | 184 | 0 | 829 | 0 | 0 | 0 | 0 | 0 | 0 |  |  | 5
2020-03-06 | A57372 | 1 | 저탄소 | SCR423PRH |  | Al 탈산 | B | 30 | 24 | 51200 | 80.98 | B | B | B |  | 1 | 1 |  | 1530 | 1551 | 6100 |  |  | 6100 | 60.08 | 12 | 101532 | 1623 |  | Y | 46 | 33 | [7 empty] | 이호남 | 2 |  |  | Y |  |  |  | 107.3 | 13-8 | 0 | 391.08 | A |  | 1612 | 3 | 0.28 | 1578 | 1.03 | 75 | 36 | 283 | 4:43 | 16 | 17 | 9 | 0 |  | 0 |  |  | N2 | 2020-03-06 13:20 | 2020-03-06 14:02 | 42 | 2020-03-06 13:18 | 45 | [8 empty] | Y | [5 empty] | 0 | 177.95 | [23 empty] | 84.56 | 0 | A | [9 empty] | 1434 | 18 | 168 | 35 | 0 | 0 | 0 | 596 | 0 | 311 | 0 | 0 | 0 | 24
2020-03-06 | B57235 | 2 | 중탄소 | AE1045M6 |  | Si 탈산 | B | 16 | 72 | 49250 | 102.42 | B | B | D |  | 1 |  | 1 | 1540 | 1525 | 6600 |  |  | 6600 | 69.51 | 13 | 94950 | 1635 |  | Y | 40 | 32 | [7 empty] | 임승우 | 2 |  |  |  |  | Y |  | 93.05 | 11-3 | 69.77 | 0 | A |  | 1633 | 2 | 0.46 | 1571 | 1.82 | 77 | 35 | 379 | 6:19 | 15 | 15 | 0 | 0 |  | 0 | 10 |  | AR | 2020-03-06 14:33 | 2020-03-06 14:53 | 20 | 2020-03-06 14:05 | 48 |  |  |  |  | Y | [5 empty] | N |  |  |  | 10.38 | 0 | [23 empty] | 1.95 | 0 | A | [9 empty] | 0 | 0 | 0 | 0 | 0 | 180 | 0 | 738 | 0 | 0 | 0 | 0 | 0 | 0 |  |  | 7
2020-03-06 | A57373 | 1 | 저탄소 | SCR423PRH |  | Al 탈산 | B | 36 | 28 | 51000 | 88.73 | B | B | D |  | 1 | 1 |  | 1530 | 1566 | 5400 |  |  | 5400 | 53.19 | 12 | 101532 | 1609 |  | Y | 44 | 32 | [7 empty] | 이호남 | 2 |  |  | Y |  |  |  | 109.85 | 13-9 | 0 | 261.74 | A |  | 1609 | 3 | 0.27 | 1568 | 0.98 | 65 | 29 | 280 | 4:40 | 16 | 16 | 10 | 0 |  | 0 |  |  | N2 | 2020-03-06 14:26 | 2020-03-06 15:02 | 36 | 2020-03-06 14:23 | 39 |  |  |  |  | Y |  |  |  | Y | [5 empty] | 0 | 244.13 | [25 empty] | A | [9 empty] | 880 | 515 | 0 | 20 | 0 | 0 | 0 | 816 | 0 | 306 | 0 | 0 | 0 | 7
2020-03-06 | B57236 | 2 | 중탄소 | AE1045M6 |  | Si 탈산 | B | 11 | 30 | 52150 | 90.97 | B | D | D |  | 1 |  | 1 | 1540 | 1544 | 5600 |  |  | 5600 | 54.93 | 13 | 101950 | 1637 |  | Y | 41 | 36 | [7 empty] | 임승우 | 3 |  |  |  |  | Y |  | 91.8 | 11-9 | 233.38 | 0 | A |  | 1618 | 2 | 0.47 | 1564 | 0 | 70 | 33 | 322 | 5:22 | 15 | 16 | 0 | 0 |  | 0 | 0 |  | AR | 2020-03-06 15:29 | 2020-03-06 15:55 | 26 | 2020-03-06 15:15 | 41 |  |  |  |  | Y | [5 empty] | N |  |  |  | 11 | 0 | [23 empty] | 0.11 | 0.11 | A | [9 empty] | 0 | 0 | 0 | 0 | 0 | 192 | 0 | 789 | 0 | 0 | 0 | 0 | 0 | 7 |  |  | 5
2020-03-06 | A57374 | 1 | 저탄소 | SCR423PRH |  | Al 탈산 | B | 37 | 25 | 52000 | 92.68 | D | D | D |  | 1 | 1 |  | 1530 | 1546 | 7000 |  |  | 7000 | 68.94 | 12 | 101532 | 1599 |  | Y | 64 | 36 | [7 empty] | 김덕진 | 2 |  |  | Y |  |  |  | 108 | 13-8 | 0 | 378.68 | A |  | 1599 | 3 | 0.29 | 1558 | 1.58 | 55 | 24 | 279 | 4:39 | 16 | 16 | 11 | 0 |  | 0 |  |  | N2 | 2020-03-06 15:41 | 2020-03-06 16:08 | 27 | 2020-03-06 15:38 | 29 |  |  |  |  | Y |  |  |  | Y | [5 empty] | 0 | 158.16 | [23 empty] | 0.68 | 0.72 | A | [9 empty] | 1493 | 202 | 0 | 26 | 0 | 0 | 0 | 599 | 0 | 295 | 0 | 0 | 0 | 20
2020-03-06 | C54778 | 3 | 중탄소 | AE15B36D2 | 연주시작 | Al 탈산 | T | 21 | 67 | 48900 | 105.5 | D | D | D |  | 2 |  | 1 | 1535 | 1572 | 9300 |  |  | 9300 | 96.98 | 35 | 95900 | 1650 |  | Y | 57 | 52 |  | Y | [5 empty] | 박지웅 | 3 | [6 empty] | 91.5 | 11-3 | 127.77 | 0 | A |  | 1657 | 2 | 0.43 | 1584 | 2.03 | 86 | 21 | 338 | 5:38 | 13 | 13 | 0 | 0 |  | 0 | 10 |  | AR | 2020-03-06 16:05 |  | 18 | 2020-03-06 15:52 | 30 |  |  |  |  | Y | [5 empty] | N |  |  |  | 10.47 | 0 | [23 empty] | 0.55 | 0 | A |  |  | 4.844 | 32.983 | 50.188 | 0.569 | 10.36 | 1.521 | 1418.44 | 66 | 0 | 1490 | 0 | 0 | 0 | 0 | 1150 | 0 | 301 | 398 | 0 | 0 | 8 |  |  | 12 |  | 1
2020-03-06 | B57237 | 2 | 중탄소 | AE1045M6 | TUNDISH교체전 | Si 탈산 | B | 38 | 11 | 54200 | 90.58 | D | D |  | D | 1 |  | 1 | 1540 | 1576 | 5000 |  |  | 5000 | 67.14 | 10 | 74466 | 1614 | 372 | Y | 41 | 26 | [7 empty] | 김익규 | 2 |  |  |  |  | Y |  | 96.6 | 12-9 | 103.91 | 0 | A |  | 1605 | 1 | 0.28 | 1556 | 0 | 62 | 31 | 396 | 6:36 | 15 | 16 | 0 | 0 |  | 0 | 0 |  | AR | 2020-03-06 16:41 | 2020-03-06 16:57 | 17 | 2020-03-06 16:28 | 29 |  |  |  |  | Y | [8 empty] | 4 | 7.55 | 0 | [23 empty] | 0.07 | 0.07 | A | [9 empty] | 0 | 0 | 209 | 0 | 0 | 211 | 0 | 730 | 0 | 0 | 0 | 0 | 0 | 21 |  |  | 5
2020-03-06 | A57375 | 1 | 저탄소 | SCR423PRH | TUNDISH교체전 | Al 탈산 | B | 22 | 57 | 50100 | 87.93 | D | D | D |  | 1 | 1 |  | 1530 | 1554 | 5000 |  |  | 5000 | 47.53 | 14 | 105207 | 1611 |  | Y | 51 | 27 | [7 empty] | 김덕진 | 2 |  | N | Y |  |  |  | 109.55 | 13-2 | 0 | 311.35 | A |  | 1611 | 3 | 0.29 | 1572 | 1.15 | 69 | 34 | 337 | 5:37 | 16 | 17 | 12 | 0 |  | 0 |  |  | N2 | 2020-03-06 16:49 | 2020-03-06 17:11 | 22 | 2020-03-06 16:47 | 25 |  |  |  |  | Y |  |  |  | Y | [5 empty] | 0 | 206.89 | [25 empty] | A | [9 empty] | 1292 | 19 | 215 | 19 | 0 | 0 | 0 | 299 | 0 | 197 | 0 | 0 | 0 | 53
2020-03-06 | C54779 | 3 | 중탄소 | AE15B36D2 | TUNDISH교체전 | Al 탈산 | T | 5 | 62 | 50000 | 86.2 | D | D | D |  | 1 |  | 1 | 1535 | 1601 | 5700 |  |  | 5700 | 74.3 | 28 | 76720 | 1635 |  | Y | 41 | 35 | [7 empty] | 박지웅 | 3 | [6 empty] | 95.6 | 11-7 | 93.77 | 0 | A |  | 1629 | 2 | 0.47 | 1574 | 1.67 | 76 | 18 | 354 | 5:54 | 13 | 13 | 0 | 0 |  | 0 | 10 |  | AR | 2020-03-06 17:09 |  | 33 | 2020-03-06 16:57 | 46 |  |  |  |  | Y | [5 empty] | N |  |  |  | 7.22 | 0 | [23 empty] | 1.37 | 0 | A |  |  | 5.027 | 30.276 | 51.117 | 0.393 | 10.168 | 1.688 | 1483.24 | 7 | 0 | 1527 | 0 | 0 | 0 | 0 | 1095 | 0 | 300 | 255 | 0 | 0 | 9 |  |  | 5
2020-03-06 | B57238 | 2 | 중탄소 | SM45CS | TUNDISH교체 | Al 탈산 | B | 29 | 78 | 48200 | 97.2 | D | D |  | D | 1 |  | 1 | 1540 | 1556 | 7500 |  |  | 7500 | 77.89 | 12 | 96292 | 1654 |  | Y | 43 | 39 | [7 empty] | 김익규 | 3 |  |  |  |  | Y |  | 92.2 | 11-1 | 254.97 | 0 | A |  | 1649 | 1 | 0.29 | 1580 | 13.52 | 87 | 34 | 520 | 8:40 | 15 | 22 | 0 | 0 | 30 | 0 | 0 |  | N2 | 2020-03-06 17:44 | 2020-03-06 18:28 | 44 | 2020-03-06 17:34 | 54 |  |  |  |  | Y | [8 empty] | 5.5 | 11.84 | 0 | [19 empty] | 2.2 |  |  |  | 0.04 | 0.04 | A | [9 empty] | 0 | 0 | 42 | 0 | 0 | 108 | 0 | 1019 | 0 | 260 | 0 | 0 | 0 | 0 |  |  | 6 |  | 1
2020-03-06 | A57376 | 1 | 고탄소 | AE1055MS | TUNDISH교체 | Al 탈산 | B | 30 | 25 | 51200 | 71.47 | D | D | D |  | 1 | 1 |  | 1520 | 1555 | 5600 |  |  | 5600 | 66.19 | 10 | 84610 | 1631 |  | Y | 39 | 31 | [7 empty] | 김덕진 | 2 | 노즐내 랜싱파이프 남음 | [5 empty] | 99.45 | 12-9 | 0 | 244.27 | A |  | 1631 | 3 | 0.25 | 1570 | 1.85 | 84 | 27 | 315 | 5:15 | 20 | 20 | 13 | 0 |  | 0 |  |  | N2 | 2020-03-06 17:43 | 2020-03-06 18:35 | 55 | 2020-03-06 17:43 | 55 |  |  |  |  | Y |  |  |  | Y | [5 empty] | 0 | 187.35 | [19 empty] | 2.04 |  |  |  | 1.08 | 0 | A | [9 empty] | 0 | 0 | 839 | 12 | 0 | 0 | 0 | 496 | 0 | 399 | 0 | 0 | 0 | 37 |  |  |  |  | 1
2020-03-06 | C54780 | 3 | 중탄소 | SM45CS |  | Al 탈산 | B | 1 | 72 | 49950 | 115.02 | D | D | D |  | 1 |  | 1 | 1535 | 1612 | 7900 |  |  | 7900 | 81.71 | 12 | 96687 | 1659 |  | N | 53 | 44 | 가스상태불량 |  |  | 00 |  |  |  | 박지웅 | [5 empty] | Y |  | 91.05 | 11-1 | 2.04 | 50.79 | A |  | 1664 | 2 | 0.45 | 1567 | 3.23 | 74 | 21 | 410 | 6:50 | 15 | 15 | 0 | 0 |  | 0 | 10 |  | N2 | 2020-03-06 18:51 | 2020-03-06 19:23 | 32 | 2020-03-06 18:20 | 63 |  |  |  |  | Y | [5 empty] | N |  |  |  | 0 | 27.58 | [23 empty] | 0 | 19.04 | A | [9 empty] | 0 | 0 | 648 | 0 | 0 | 0 | 0 | 1058 | 0 | 300 | 0 | 0 | 0 | 40 |  |  | 5
2020-03-06 | B57239 | 2 | 중탄소 | SM45CS |  | Al 탈산 | B | 6 | 21 | 52100 | 160.93 | D | D |  | D | 1 |  | 1 | 1540 | 1555 | 8600 |  |  | 8600 | 107.22 | 10 | 80211 | 1615 | 739 | Y | 111 | 43 | [7 empty] | 김익규 | 3 |  |  |  |  | Y |  | 94.9 | 12-5 | 0.26 | 305.7 | A |  | 1607 | 1 | 0.19 | 1550 | 0 | 57 | 23 | 378 | 6:18 | 15 | 16 | 0 | 0 |  | 0 | 0 |  | N2 | 2020-03-06 19:48 | 2020-03-06 20:15 | 28 | 2020-03-06 19:33 | 42 |  |  |  |  | Y | [8 empty] | 4.5 | 0 | 9.34 | [23 empty] | 0.22 | 0.22 | A | [9 empty] | 0 | 0 | 20 | 0 | 0 | 166 | 0 | 794 | 0 | 0 | 0 | 0 | 0 | 0 |  |  | 5
2020-03-06 | A57377 | 1 | 고탄소 | AE1055MS |  | Al 탈산 | B | 36 | 29 | 51200 | 78.6 | D | D | D |  | 1 | 1 |  | 1520 | 1592 | 4000 |  |  | 4000 | 39.4 | 12 | 101532 | 1606 |  | Y | 41 | 20 | [7 empty] | 김덕진 | 2 | [8 empty] | 0.14 | 159.18 | A |  | 1606 | 3 | 0.35 | 1563 | 1.19 | 77 | 35 | 487 | 8:07 | 20 | 20 | 14 | 0 |  | 0 |  |  | N2 | 2020-03-06 18:50 | 2020-03-06 19:37 | 47 | 2020-03-06 18:48 | 48 |  |  |  |  | Y |  |  |  | Y | [5 empty] | 0 | 170.18 | [23 empty] | 1.09 | 1.06 | A | [9 empty] | 0 | 0 | 841 | 22 | 0 | 0 | 0 | 297 | 0 | 197 | 0 | 0 | 0 | 29
2020-03-06 | C54781 | 3 | 저탄소 | 18CRNIMO7HI |  | Al 탈산 | I | 16 | 73 | 49350 | 111.15 | D | D | D |  | 1 |  | 1 | 1560 | 1616 | 8390 |  |  | 8390 | 104.09 | 13 | 80600 | 1695 | 356 | INGOT | 54 | 43 |  |  |  | 00 |  |  |  | 박지웅 | [5 empty] | Y |  | 87.3 | 10-7 | 3.58 | 342.62 | A |  | 1688 | 2 | 0.44 | 1590 | 2.39 | 84 |  | 460 | 7:40 | 25 | 25 | 0 | 0 |  | 0 | 10 |  | N2 | 2020-03-06 20:09 |  | 27 | 2020-03-06 19:53 | [5 empty] | Y | [5 empty] | N |  |  |  | 0 | 13.12 | [18 empty] | 1.1 |  |  |  |  | 0 | 0.92 | A | [9 empty] | 97 | 2001 | 0 | 322 | 0 | 0 | 0 | 591 | 0 | 299 | 0 | 0 | 0 | 0
2020-03-06 | A57378 | 1 | 고탄소 | AE1055MS |  | Al 탈산 | B | 37 | 26 | 51200 | 71.58 | D | D | D |  | 1 | 1 |  | 1520 | 1571 | 4300 |  |  | 4300 | 42.35 | 12 | 101532 | 1608 |  | N | 39 | 24 | [7 empty] | 김덕진 | 2 | [8 empty] | 0.04 | 232.72 | A |  | 1608 | 3 | 0.23 | 1565 | 1.3 | 79 | 32 | 291 | 4:51 | 20 | 20 | 15 | 0 |  | 0 |  |  | N2 | 2020-03-06 19:51 | 2020-03-06 20:45 | 54 | 2020-03-06 19:51 | 54 |  |  |  |  | Y |  |  |  | Y | [5 empty] | 0 | 156.44 | [23 empty] | 1.09 | 12.11 | A | [9 empty] | 0 | 0 | 835 | 17 | 0 | 0 | 0 | 300 | 0 | 200 | 0 | 0 | 0 | 44
2020-03-06 | B57240 | 2 | 중탄소 | SM45CS |  | Al 탈산 | B | 11 | 31 | 0 | 88.27 | D | D |  | D | 1 |  | 1 | 1540 | 1524 | 6600 |  |  | 6600 | 67.38 | 12 | 97949 | 1624 |  | Y | 43 | 34 |  |  | B57238 | 05 |  |  |  | 김익규 | 2 |  |  | Y |  | Y |  | 146.5 |  | 0 | 146.18 | A |  | 1613 | 1 | 0.19 | 1556 | 0 | 63 | 29 | 316 | 5:16 | 15 | 15 | 0 | 0 |  | 0 | 0 |  | N2 | 2020-03-06 21:05 | 2020-03-06 21:12 | 6 | 2020-03-06 20:55 | 17 |  |  |  |  | Y | [8 empty] | 4.5 | 0 | 19.61 | [23 empty] | 0.2 | 0.2 | A | [9 empty] | 0 | 0 | 194 | 0 | 0 | 162 | 0 | 823 | 0 | 0 | 0 | 0 | 0 | 15 |  |  | 5
2020-03-06 | A57379 | 1 | 고탄소 | AE1055MS |  | Al 탈산 | B | 22 | 58 | 49800 | 87.58 | D | D | D |  | 1 | 1 |  | 1520 | 1581 | 4100 |  |  | 4100 | 48.46 | 10 | 84610 | 1609 |  | Y | 43 | 22 | [15 empty] | 108.8 | 13-1 | 0 | 227.52 | A |  | 1609 | 3 | 0.25 | 1558 | 1.13 | 72 | 40 | 257 | 4:17 | 20 | 20 | 16 | 0 |  | 0 |  |  | N2 | 2020-03-06 21:08 | 2020-03-06 21:49 | 42 | 2020-03-06 21:07 | 42 |  |  |  |  | Y |  |  |  | Y | [5 empty] | 0 | 242.99 | [23 empty] | 1.09 | 13.52 | A | [9 empty] | 0 | 0 | 658 | 33 | 0 | 0 | 0 | 296 | 0 | 199 | 0 | 0 | 0 | 27
2020-03-06 | C54782 | 3 | 중탄소 | SCM440 | 연주시작 | Al 탈산 | T | 21 | 68 | 48250 | 101.37 | D | D | D |  | 1 |  | 1 | 1535 | 1587 | 8700 |  |  | 8700 | 90.49 | 35 | 96145 | 1597 |  | Y | 57 | 45 | 331에서 cr over로 강종변경 | [6 empty] | 박지웅 | 3 |  |  |  |  | Y |  | 97.75 | 11-8 | 198.79 | 0 | A |  | 1653 | 2 | 0.45 | 1586 | 2.68 | 90 | 46 | 428 | 7:08 | 10 | 14 | 0 | 0 |  | 0 |  |  | N2 | 2020-03-06 21:21 |  | 17 | 2020-03-06 21:03 | 36 | [14 empty] | 8.26 | 0 | [23 empty] | 1.23 | 0 | A | [9 empty] | 1130 | 0 | 0 | 0 | 0 | 0 | 0 | 609 | 0 | 300 | 0 | 0 | 0 | 0 |  |  | 12 |  | 1
2020-03-06 | B57241 | 2 | 중탄소 | SM45CS |  | Al 탈산 | B | 38 | 12 | 54450 | 76.03 | D | D |  | D | 1 |  | 1 | 1540 | 1514 | 6000 |  |  | 6000 | 62.66 | 14 | 95751 | 1604 |  | Y | 34 | 27 |  |  | C54780 | 05 |  |  |  | 김익규 | 2 |  |  | Y |  |  |  | 100.95 | 13-3 | 215.39 | 0 | A |  | 1604 | 1 | 0.16 | 1550 | 1.52 | 57 | 18 | 328 | 5:28 | 15 | 16 | 0 | 0 | 30 | 0 | 0 |  | N2 | 2020-03-06 21:54 | 2020-03-06 22:09 | 15 | 2020-03-06 21:44 | 25 |  |  |  |  | Y | [8 empty] | 3 | 9.57 | 0 | [23 empty] | 0.1 | 0.1 | A | [9 empty] | 0 | 0 | 52 | 0 | 0 | 89 | 0 | 914 | 0 | 0 | 0 | 0 | 0 | 29
2020-03-06 | C54783 | 3 | 중탄소 | SCM440 | 연주종료 | Al 탈산 | T | 5 | 63 | 50500 | 83.13 | D | D | A |  | 1 |  | 1 | 1535 | 1575 | 5400 |  |  | 5400 | 53.13 | 37 | 101639 | 1629 |  | Y | 46 | 28 | [7 empty] | 박지웅 | 3 |  |  |  |  | Y |  | 98.95 | 12-1 | 102.74 | 0 | A |  | 1586 | 2 | 0.49 | 1561 | 1.32 | 65 | 39 | 353 | 5:53 | 10 | 10 | 0 | 0 |  | 0 | 19 |  | N2 | 2020-03-06 22:15 |  | 28 | 2020-03-06 21:56 | 47 |  |  |  |  | Y | [5 empty] | Y |  |  | 5 | 14.17 | 0 | [23 empty] | 0.07 | 0 | A | [9 empty] | 1155 | 0 | 708 | 0 | 0 | 0 | 0 | 395 | 0 | 299 | 0 | 0 | 0 | 13 |  |  | 7
2020-03-06 | A57380 | 1 | 고탄소 | AE1055MS |  | Al 탈산 | B | 30 | 26 | 51300 | 75.97 | D | D | A |  | 1 | 1 |  | 1520 | 1578 | 3800 |  |  | 3800 | 44.91 | 10 | 84610 | 1613 |  | Y | 41 | 21 | [15 empty] | 102.1 | 13-1 | 0.24 | 202.3 | A |  | 1602 | 3 | 0.24 | 1559 | 1.23 | 73 | 38 | 297 | 4:57 | 20 | 20 | 17 | 0 |  | 0 |  |  | N2 | 2020-03-06 22:16 | 2020-03-06 22:52 | 36 | 2020-03-06 22:16 | 36 |  |  |  |  | Y |  |  |  | Y | [5 empty] | 0 | 13.86 | [23 empty] | 12.63 | 22.86 | A | [9 empty] | 0 | 0 | 568 | 23 | 0 | 0 | 0 | 299 | 0 | 199 | 0 | 0 | 0 | 38
2020-03-06 | B57242 | 2 | 중탄소 | SM45CS |  | Al 탈산 | B | 29 | 79 | 47700 | 76.63 | D | A |  | A | 1 |  | 1 | 1540 | 1545 | 5500 |  |  | 5500 | 58.07 | 12 | 94712 | 1605 |  | Y | 42 | 29 |  |  | B57239 | 05 |  |  |  | 김익규 | 2 |  | Y | N |  | Y |  |  |  | 252.76 | 0 | A |  | 1599 | 1 | 0.12 | 1552 | 1.68 | 59 | 20 | 336 | 5:36 | 15 | 15 | 0 | 0 |  | 0 | 0 |  | N2 | 2020-03-06 22:56 | 2020-03-06 23:11 | 15 | 2020-03-06 22:49 | 22 |  |  |  |  | Y | [8 empty] | 4.5 | 16.74 | 0 | [23 empty] | 0 | 0 | A | [9 empty] | 0 | 0 | 590 | 0 | 0 | 87 | 0 | 508 | 0 | 207 | 0 | 0 | 0 | 40
2020-03-06 | C54784 | 3 | 중탄소 | SCM440 | 연주종료 | Al 탈산 | T | 1 | 73 | 49200 | 89.28 | D | A | A |  | 1 |  | 1 | 1535 | 1523 | 7500 |  |  | 7500 | 78.01 | 35 | 96145 | 1646 |  | Y | 53 | 39 | [7 empty] | 이기호 | 2 |  | N |  |  | Y | 4 | 93.65 | 11-4 | 283.77 | 0 | A |  | 1616 | 2 | 0.45 | 1561 | 2.2 | 65 | 22 | 338 | 5:38 | 10 | 12 | 0 | 0 |  | 0 | 12 |  | N2 | 2020-03-06 23:27 |  | 26 | 2020-03-06 23:15 | 38 |  |  |  |  | Y | [5 empty] | Y |  |  | 5.5 | 10.2 | 0 | [23 empty] | 0 | 0 | A | [9 empty] | 1334 | 0 | 346 | 0 | 0 | 0 | 0 | 601 | 0 | 299 | 0 | 0 | 0 | 38 |  |  | 7
2020-03-06 | A57381 | 1 | 고탄소 | AE1055MS |  | Al 탈산 | B | 36 | 30 | 51000 | 79.17 | D | A | A |  | 1 | 1 |  | 1520 | 1620 | 3200 |  |  | 3200 | 31.52 | 12 | 101532 | 1596 |  | Y | 41 | 23 |  |  | A57378 |  |  |  |  | 정용태 | 2 |  |  | Y |  |  |  | 108.1 | 13-7 | 0 | 142.31 | A |  | 1596 | 3 | 0.26 | 1553 | 1.19 | 67 | 35 | 301 | 5:01 | 20 | 20 | 18 | 0 |  | 0 |  |  | N2 | 2020-03-06 23:20 | 2020-03-06 23:52 | 32 | 2020-03-06 23:18 | 34 |  |  |  |  | Y |  |  |  | Y | [5 empty] | 0 | 223.73 | [23 empty] | 0 | 0 | A | [9 empty] | 0 | 0 | 702 | 19 | 0 | 0 | 0 | 595 | 0 | 499 | 95 | 0 | 0 | 58
2020-03-06 | B57243 | 2 | 중탄소 | SM45CS |  | Al 탈산 | B | 6 | 22 | 52100 | 79.4 | A | A |  | A | 1 |  | 1 | 1540 | 1537 | 5700 |  |  | 5700 | 69.96 | 10 | 81470 | 1607 |  | Y | 41 | 31 |  |  | B57240 | 05 |  |  |  | 임현진 | 2 |  |  |  |  | Y |  |  |  | 207.23 | 0 | A |  | 1605 | 1 | 0.12 | 1555 | 1.67 | 62 | 22 | 312 | 5:12 | 15 | 16 | 0 | 0 | 23 | 0 | 0 |  | N2 | 2020-03-06 23:55 | 2020-03-07 00:16 | 20 | 2020-03-06 23:44 | 32 |  |  |  |  | Y | [8 empty] | 5 | 9.36 | 0 | [23 empty] | 0 | 0 | A | [9 empty] | 0 | 0 | 542 | 0 | 0 | 89 | 0 | 575 | 0 | 205 | 0 | 0 | 0 | 11
2020-03-06 | C54785 | 3 | 중탄소 | SCM440 | TUNDISH교체전 | Al 탈산 | T | 16 | 74 | 49400 | 81.63 | A | A | A |  | 1 |  | 1 | 1535 | 1547 | 6300 |  |  | 6300 | 73.98 | 31 | 85157 | 1615 |  | Y | 45 | 39 | [7 empty] | 정종훈 | 2 |  | N |  |  | Y |  | 95.5 | 11-5 | 292.59 | 0 | A |  | 1609 | 2 | 0.46 | 1568 | 1.58 | 72 | 26 | 329 | 5:29 | 10 | 11 | 0 | 0 |  | 0 | 11 |  | N2 | 2020-03-07 00:26 |  | 28 | 2020-03-07 00:15 | 40 |  |  |  |  | Y | [5 empty] | Y |  |  | 5 | 8.88 | 0 | [23 empty] | 0 | 0 | A |  |  | 8.245 | 29.989 | 48.976 | 0.363 | 5.94 | 1.633 | 1450.32 | 1318 | 0 | 235 | 0 | 0 | 0 | 0 | 600 | 0 | 301 | 199 | 0 | 0 | 15 |  |  | 7
2020-03-06 | A57382 | 1 | 고탄소 | AE1055MS |  | Al 탈산 | B | 37 | 27 | 51500 | 73 | A | A | A |  | 1 | 1 |  | 1520 | 1550 | 4600 |  |  | 4600 | 45.31 | 12 | 101532 | 1597 |  | Y | 41 | 31 |  |  | A57379 |  |  |  |  | 정용태 | 2 |  | Y |  |  |  |  | 106.4 | 13-6 | 0 | 222.38 | A |  | 1597 | 3 | 0.28 | 1548 | 1.58 | 62 | 26 | 352 | 5:52 | 20 | 20 | 19 | 0 |  | 0 |  |  | N2 | 2020-03-07 00:19 | 2020-03-07 01:01 | 41 | 2020-03-07 00:18 | 42 |  |  |  |  | Y |  |  |  | Y | [5 empty] | 0 | 145.01 | [23 empty] | 3.04 | 0 | A | [9 empty] | 0 | 0 | 620 | 20 | 0 | 0 | 0 | 592 | 0 | 494 | 97 | 0 | 0 | 53
2020-03-06 | B57244 | 2 | 중탄소 | SM45CB |  | Si 탈산 | B | 11 | 32 | 51900 | 78.12 | A | A |  | A | 1 |  | 1 | 1540 | 1564 | 4900 |  |  | 4900 | 49.43 | 12 | 99125 | 1624 |  | Y | 43 | 27 |  |  | B57241 | 05 |  |  |  | 임현진 | 2 |  |  |  |  | Y |  |  |  | 243.68 | 0 | A |  | 1605 | 1 | 0.1 | 1563 | 1.56 | 70 | 26 | 296 | 4:56 | 14 | 15 | 0 | 0 |  | 0 | 0 |  | N2 | 2020-03-07 00:54 | 2020-03-07 01:14 | 20 | 2020-03-07 00:45 | 29 |  |  |  |  | Y | [8 empty] | 5 | 0 | 15.88 | [23 empty] | 0.08 | 0.08 | A | [9 empty] | 0 | 0 | 531 | 0 | 0 | 114 | 0 | 611 | 0 | 207 | 0 | 0 | 0 | 23
2020-03-06 | A57383 | 1 | 고탄소 | AE1055MS | TUNDISH교체전 | Al 탈산 | B | 22 | 59 | 49500 | 70.22 | A | A | A |  | 1 | 1 |  | 1520 | 1555 | 4600 |  |  | 4600 | 43.16 | 14 | 106582 | 1592 | 362 | Y | 41 | 32 |  |  | A57380 |  |  |  |  | 정용태 | 3 |  | Y |  |  |  |  | 111.4 | 13-4 | 0 | 205.13 | A |  | 1592 | 3 | 0.25 | 1548 | 1.47 | 62 | 27 | 304 | 5:04 | 20 | 20 | 20 | 0 |  | 0 |  |  | N2 | 2020-03-07 01:24 | 2020-03-07 02:04 | 40 | 2020-03-07 01:24 | 40 | [8 empty] | Y | [5 empty] | 0 | 138.32 | [23 empty] | 4.25 | 0 | A | [9 empty] | 0 | 0 | 839 | 23 | 0 | 0 | 0 | 399 | 0 | 299 | 0 | 0 | 0 | 107
2020-03-06 | B57245 | 2 | 중탄소 | SM45CB |  | Si 탈산 | B | 38 | 13 | 54350 | 78.58 | A | A |  | A | 1 |  | 1 | 1540 | 1534 | 5400 |  |  | 5400 | 55.7 | 12 | 96942 | 1624 |  | Y | 42 | 31 |  |  | B57242 | 05 |  |  |  | 임현진 | 2 |  |  |  |  | Y |  |  |  | 267.74 | 0 | A |  | 1602 | 1 | 0.1 | 1551 | 1.67 | 58 | 22 | 339 | 5:39 | 14 | 14 | 0 | 0 |  | 0 | 0 |  | N2 | 2020-03-07 01:49 | 2020-03-07 02:13 | 25 | 2020-03-07 01:38 | 35 |  |  |  |  | Y | [8 empty] | 4.6 | 0 | 13.55 | [23 empty] | 0.1 | 0.1 | A | [9 empty] | 0 | 0 | 532 | 0 | 0 | 107 | 0 | 757 | 0 | 207 | 0 | 0 | 0 | 47
2020-03-06 | A57384 | 1 | 고탄소 | STB2 | TUNDISH교체 | Al 탈산 | B | 30 | 27 | 51400 | 83.28 | A | A | A |  | 1 | 1 |  | 1520 | 1557 | 6100 |  |  | 6100 | 60.08 | 12 | 101532 | 1603 |  | Y | 42 | 38 |  |  | A57381 |  |  |  |  | 정용태 | 3 |  | Y |  |  |  |  | 103.85 | 13-3 | 347.36 | 0 | A |  | 1603 | 3 | 0.28 | 1550 | 1.29 | 94 | 39 | 276 | 4:36 | 25 | 25 | 21 | 0 |  | 0 |  |  | AR | 2020-03-07 02:40 | 2020-03-07 03:38 | 58 | 2020-03-07 02:40 | 59 |  |  |  |  | Y |  |  |  | Y | [5 empty] | 175.71 | 63.43 | [19 empty] | 2.69 | 1.43 |  |  | 10.05 | 0 | A | [9 empty] | 0 | 36 | 124 | 31 | 0 | 0 | 0 | 495 | 0 | 477 | 0 | 0 | 0 | 19 |  |  |  |  | 1
2020-03-06 | B57246 | 2 | 중탄소 | SM45CB |  | Si 탈산 | B | 29 | 80 | 47200 | 86.97 | A | A |  | A | 1 |  | 1 | 1540 | 1535 | 6400 |  |  | 6400 | 67.67 | 12 | 94572 | 1615 |  | Y | 44 | 37 |  |  | B57243 | 05 |  |  |  | 임현진 | 2 |  |  |  |  | Y |  | 105.4 | 12-4 | 304.53 | 0 | A |  | 1605 | 1 | 0.13 | 1560 | 1.29 | 67 | 28 | 373 | 6:13 | 14 | 14 | 0 | 0 |  | 0 | 0 |  | N2 | 2020-03-07 02:54 | 2020-03-07 03:14 | 20 | 2020-03-07 02:46 | 28 |  |  |  |  | Y | [8 empty] | 5 | 0 | 14.54 | [23 empty] | 0 | 0 | A | [9 empty] | 0 | 0 | 569 | 0 | 0 | 93 | 0 | 795 | 0 | 315 | 0 | 0 | 0 | 22
2020-03-06 | C54786 | 3 | 중탄소 | AE15B36D2 | 연주시작 | Al 탈산 | T | 5 | 64 | 50100 | 105.88 | A | A | A |  | 1 |  | 1 | 1535 | 1577 | 7100 |  |  | 7100 | 86.37 | 30 | 82200 | 1673 |  | N | 53 | 41 | [7 empty] | 정종훈 | 2 | [6 empty] | 90.7 | 11-2 | 322.88 | 0 | A |  | 1665 | 2 | 0.42 | 1590 | 2.27 | 92 | 39 | 482 | 8:02 | 13 | 17 | 0 | 0 |  | 0 | 20 |  | AR | 2020-03-07 03:18 |  | 34 | 2020-03-07 02:58 | 54 |  |  |  |  | N | [5 empty] | N |  |  | 6 | 14.75 | 0 | [23 empty] | 2.98 | 0 | B |  |  | 4.67 | 32.056 | 52.147 | 0.349 | 11.166 | 1.626 | 1543.6 | 61 | 0 | 661 | 11 | 0 | 0 | 0 | 1007 | 0 | 300 | 301 | 0 | 0 | 0 |  |  | 9 |  | 1
2020-03-06 | B57247 | 2 | 중탄소 | SM45CB |  | Si 탈산 | B | 6 | 23 | 51800 | 81.77 | A | A |  | A | 1 |  | 1 | 1540 | 1557 | 4900 |  |  | 4900 | 48.66 | 12 | 100700 | 1624 |  | N | 41 | 28 | [7 empty] | 임현진 | 2 |  |  |  |  | Y |  |  |  | 239.86 | 0 | A |  | 1604 | 1 | 0.1 | 1560 | 1.57 | 67 | 25 | 360 | 6:00 | 14 | 14 | 0 | 0 |  | 0 | 0 |  | N2 | 2020-03-07 03:45 | 2020-03-07 04:18 | 33 | 2020-03-07 03:33 | 45 |  |  |  |  | Y | [8 empty] | 5.5 | 0 | 11.33 | [23 empty] | 0 | 0 | A | [9 empty] | 0 | 0 | 495 | 0 | 0 | 79 | 0 | 500 | 0 | 310 | 0 | 0 | 0 | 16
2020-03-06 | A57385 | 1 | 고탄소 | STB2 |  | Al 탈산 | B | 36 | 31 | 51300 | 80.63 | A | A | A |  | 1 | 1 |  | 1520 | 1587 | 4800 |  |  | 4800 | 56.73 | 10 | 84610 | 1595 |  | Y | 41 | 31 |  |  | A57382 |  |  |  |  | 정용태 | 3 |  | Y |  |  |  |  | 107.05 | 13-6 | 113.29 | 0 | A |  | 1573 | 3 | 0.27 | 1537 | 0.9 | 81 | 40 | 286 | 4:46 | 25 | 25 | 22 | 0 |  | 0 |  |  | AR | 2020-03-07 03:54 | 2020-03-07 04:41 | 47 | 2020-03-07 03:53 | 47 | [8 empty] | Y | [5 empty] | 175.19 | 54.36 | [20 empty] | 1.19 |  |  | 20.54 | 0 | A | [9 empty] | 0 | 46 | 298 | 32 | 0 | 0 | 0 | 447 | 0 | 446 | 0 | 0 | 0 | 24
2020-03-06 | C54787 | 3 | 중탄소 | AE15B36D2 | 연주종료 | Al 탈산 | T | 21 | 69 | 48750 | 96.2 | A | A | A |  | 1 |  | 1 | 1535 | 1559 | 7800 |  |  | 7800 | 86.26 | 33 | 90420 | 1644 |  | N | 46 | 43 | [7 empty] | 도주용 | 2 |  |  |  |  | Y | 4 | 86.8 | 10-7 | 304.08 | 0 | A |  | 1643 | 2 | 0.44 | 1573 | 1.84 | 75 | 37 | 362 | 6:02 | 13 | 15 | 0 | 0 |  | 0 | 12 |  | AR | 2020-03-07 04:15 |  | 38 | 2020-03-07 04:03 | 50 |  |  |  |  | N | [5 empty] | N |  |  | 6 | 15 | 0 | [23 empty] | 0 | 0 | B | [9 empty] | 45 | 0 | 856 | 0 | 0 | 0 | 0 | 699 | 0 | 300 | 102 | 0 | 0 | 7 |  |  | 7
2020-03-06 | B57248 | 2 | 중탄소 | SM45CB |  | Si 탈산 | B | 11 | 33 | 51950 | 73.33 | A | A |  | A | 1 |  | 1 | 1540 | 1557 | 5100 |  |  | 5100 | 50.09 | 12 | 101820 | 1614 |  | N | 42 | 27 | [7 empty] | 임현진 | 2 |  |  |  |  | Y |  |  |  | 267.5 | 0 | A |  | 1602 | 1 | 0.12 | 1558 | 1.76 | 65 | 19 | 279 | 4:39 | 14 | 15 | 0 | 0 |  | 0 | 0 |  | N2 | 2020-03-07 04:40 | 2020-03-07 05:18 | 38 | 2020-03-07 04:33 | 45 |  |  |  |  | Y | [8 empty] | 5 | 0 | 11.45 | [23 empty] | 0 | 0 | A | [9 empty] | 0 | 0 | 542 | 0 | 0 | 80 | 0 | 502 | 0 | 311 | 0 | 0 | 0 | 52
2020-03-06 | A57386 | 1 | 고탄소 | STB2 |  | Al 탈산 | B | 37 | 28 | 51400 | 95.92 | A | A | A |  | 1 | 1 |  | 1520 | 1561 | 5200 |  |  | 5200 | 51.22 | 12 | 101532 | 1573 |  | Y | 41 | 34 |  |  | A57383 |  |  |  |  | 정용태 | 2 |  | Y |  |  |  |  | 105.35 | 13-4 | 254.89 | 0 | A |  | 1573 | 3 | 0.27 | 1526 | 0.85 | 70 | 36 | 267 | 4:27 | 25 | 25 | 23 | 0 |  | 0 |  |  | AR | 2020-03-07 05:10 | 2020-03-07 05:47 | 37 | 2020-03-07 05:10 | 37 |  |  |  |  | Y |  |  |  | Y | [5 empty] | 0.18 | 0 | [20 empty] | 1.25 |  |  | 24.81 | 0 | A | [9 empty] | 0 | 44 | 274 | 22 | 0 | 0 | 0 | 447 | 0 | 446 | 0 | 0 | 0 | 29
2020-03-06 | C54788 | 3 | 중탄소 | AE15B36D2 | 연주종료 | Al 탈산 | T | 1 | 74 | 49100 | 93.35 | A | A | A |  | 1 |  | 1 | 1535 | 1570 | 6300 |  |  | 6300 | 65.69 | 35 | 95900 | 1635 |  | N | 44 | 37 | [7 empty] | 정종훈 | 2 | [6 empty] | 97.05 | 11-7 | 231.12 | 0 | A |  | 1619 | 2 | 0.43 | 1569 | 1.32 | 71 | 20 | 1148 | 19:08 | 13 | 13 | 0 | 0 |  | 0 | 12 |  | AR | 2020-03-07 05:18 |  | 36 | 2020-03-07 05:07 | 47 |  |  |  |  | N | [5 empty] | N |  |  | 5 | 84.49 | 0 | [23 empty] | 0 | 0 | A | [9 empty] | 100 | 0 | 708 | 0 | 0 | 0 | 0 | 701 | 0 | 300 | 0 | 0 | 0 | 13 |  |  | 6
2020-03-06 | B57249 | 2 | 중탄소 | SM45CB |  | Si 탈산 | B | 38 | 14 | 54600 | 73.45 | A | A | A |  | 1 | 1 |  | 1540 | 1534 | 5700 |  |  | 5700 | 61.07 | 11 | 93335 | 1606 |  | Y | 50 | 31 | [7 empty] | 임현진 | 2 |  |  |  |  | Y |  |  |  | 287 | 0 | A |  | 1606 | 3 | 0.24 | 1561 | 1.88 | 68 | 20 | 231 | 3:51 | 14 | 14 | 24 | 0 |  | 0 |  |  | N2 | 2020-03-07 05:34 | 2020-03-07 06:21 | 47 | 2020-03-07 05:34 | 47 | [14 empty] | 14.66 | 101 | [23 empty] | 25.26 | 0 | A | [9 empty] | 0 | 0 | 512 | 0 | 0 | 88 | 0 | 601 | 0 | 310 | 0 | 0 | 0 | 88
2020-03-06 | A57387 | 1 | 고탄소 | STB2 |  | Al 탈산 | B | 22 | 60 | 50000 | 103.75 | A | A | C |  | 1 | 1 |  | 1520 | 1560 | 6300 |  |  | 6300 | 74.46 | 10 | 84610 | 1571 |  | Y | 47 | 44 |  |  | A57384 |  |  |  |  | 정용태 | 3 |  |  | Y |  | Y |  |  |  | 331.21 | 0 | A |  | 0 | 3 | 0.32 | 1536 | -38.4 | 80 | 43 | 250 | 4:10 | 25 | 25 | 25 | 0 |  | 0 |  |  | AR | 2020-03-07 06:16 | 2020-03-07 06:52 | 36 | 2020-03-07 06:15 | 37 |  |  |  |  | Y |  |  |  | Y | [5 empty] | 234.75 | 55.41 | [20 empty] | 1.26 |  |  | 35.44 | 0 | A | [9 empty] | 0 | 37 | 305 | 43 | 0 | 0 | 0 | 299 | 0 | 298 | 0 | 0 | 0 | 43
2020-03-06 | C54789 | 3 | 중탄소 | AE15B36D2 | 연주종료 | Al 탈산 | T | 16 | 75 | 49150 | 84.1 | A | A | C |  | 1 |  | 1 | 1535 | 1562 | 6100 |  |  | 6100 | 71.82 | 31 | 84940 | 1643 | 362 | Y | 43 | 34 | [7 empty] | 도주용 | 2 |  |  |  |  | Y | 4 | 88.55 | 10-8 | 186.9 | 0 | A |  | 1636 | 2 | 0.43 | 1574 | 2.07 | 76 | 29 | 313 | 5:13 | 13 | 13 | 0 | 0 |  | 0 | 12 |  | AR | 2020-03-07 06:19 |  | 43 | 2020-03-07 06:07 | 54 |  |  |  |  | N | [5 empty] | N |  |  |  | 11.77 | 0 | [23 empty] | 0.48 | 0 | A | [9 empty] | 188 | 0 | 699 | 0 | 0 | 0 | 0 | 890 | 0 | 300 | 0 | 0 | 0 | 13 |  |  | 7
2020-03-06 | B57250 | 2 | 중탄소 | SM45CB |  | Si 탈산 | B | 29 | 81 | 46900 | 92.08 | A | C | C |  | 1 |  | 1 | 1540 | 1554 | 6200 |  |  | 6200 | 61.91 | 15 | 100148 | 1637 |  | Y | 42 | 37 | [7 empty] | 임현진 | 2 |  |  |  |  | Y |  | 95.6 | 11-4 | 296.88 | 0 | A |  | 1574 | 2 | 0.45 | 1564 | 0.36 | 71 | 29 | 353 | 5:53 | 14 | 14 | 0 | 0 |  | 0 | 7 |  | N2 | 2020-03-07 06:55 | 2020-03-07 07:25 | 30 | 2020-03-07 06:48 | 37 |  |  |  |  | Y | [5 empty] | N |  |  |  | 16.51 | 0 | [23 empty] | 0.48 | 0 | A | [9 empty] | 0 | 0 | 410 | 0 | 0 | 86 | 0 | 750 | 0 | 408 | 0 | 0 | 0 | 12
2020-03-06 | A57388 | 1 | 고탄소 | STB2 |  | Al 탈산 | B | 30 | 28 | 51300 | 97.47 | A | C | C |  | 1 | 1 |  | 1520 | 1606 | 5300 |  |  | 5300 | 52.2 | 12 | 101532 | 1563 |  | Y | 46 | 35 | [7 empty] | 정용태 | 2 |  |  | Y |  |  |  | 109.5 | 13-9 | 230.1 | 0 | A |  | 1563 | 3 | 0.28 | 1529 | 0.67 | 73 | 40 | 251 | 4:11 | 25 | 25 | 26 | 0 |  | 0 |  |  | AR | 2020-03-07 07:09 | 2020-03-07 07:58 | 49 | 2020-03-07 07:09 | 50 |  |  |  |  | Y |  |  |  | Y | [5 empty] | 101.83 | 125.18 | [20 empty] | 1.26 |  |  | 168.59 | 0 | A | [9 empty] | 0 | 39 | 317 | 16 | 0 | 0 | 0 | 761 | 0 | 771 | 0 | 0 | 0 | 73 |  |  | 3
2020-03-06 | C54790 | 3 | 중탄소 | AE15B36D2 | 연주종료 | Al 탈산 | T | 5 | 65 | 49850 | 97.62 | A | C | C |  | 1 |  | 1 | 1535 | 1545 | 6200 |  |  | 6200 | 75.43 | 30 | 82200 | 1591 |  | Y | 44 | 34 | [8 empty] | 2 |  |  |  |  | Y |  | 87.35 | 10-8 | 181.07 | 0 | A |  | 1629 | 2 | 0.45 | 1577 | 1.79 | 79 | 40 | 444 | 7:24 | 13 | 13 | 0 | 0 |  | 0 | 10 |  | AR | 2020-03-07 07:36 |  | 25 | 2020-03-07 07:26 | 35 |  |  |  |  | Y | [5 empty] | N |  |  |  | 13.89 | 0 | [23 empty] | 0.01 | 0 | A | [9 empty] | 97 | 0 | 889 | 0 | 0 | 0 | 0 | 603 | 0 | 299 | 201 | 0 | 0 | 31 |  |  | 5
2020-03-07 | B57251 | 2 | 중탄소 | SM45CB |  | Si 탈산 | B | 6 | 24 | 51700 | 82.63 | C | C | C |  | 1 | 1 |  | 1540 | 1536 | 6400 |  |  | 6400 | 42.62 | 18 | 150177 | 1625 |  | Y | 47 | 32 | [7 empty] | 고승만 | 2 |  |  |  |  | Y |  | 102.15 | 13-2 | 349.61 | 0.16 | A |  | 1602 | 3 | 0.3 | 1569 | 0.94 | 76 | 27 | 232 | 3:52 | 14 | 15 | 27 | 0 |  | 0 |  |  | N2 | 2020-03-07 07:46 | 2020-03-07 08:30 | 43 | 2020-03-07 07:45 | 45 |  |  |  |  | Y |  |  |  | Y | [5 empty] | 3.9 | 282.51 | [23 empty] | 174.43 | 0 | A | [9 empty] | 0 | 0 | 0 | 29 | 0 | 110 | 0 | 798 | 0 | 357 | 0 | 0 | 0 | 48
2020-03-07 | A57389 | 1 | 고탄소 | STB2 |  | Al 탈산 | B | 36 | 32 | 51300 | 103.03 | C | C | C |  | 1 | 1 |  | 1520 | 1576 | 5800 |  |  | 5800 | 57.12 | 12 | 101532 | 1557 |  | Y | 70 | 39 | [7 empty] | 박안희 | 2 |  |  | Y | [5 empty] | 298.57 | 0 | A |  | 1557 | 3 | 0.31 | 1532 | 0.76 | 76 | 40 | 230 | 3:50 | 25 | 25 | 28 | 0 |  | 0 |  |  | AR | 2020-03-07 08:21 | 2020-03-07 09:10 | 49 | 2020-03-07 08:20 | 50 |  |  |  |  | Y |  |  |  | Y | [5 empty] | 224.47 | 18.24 | [20 empty] | 1.07 |  |  | 175.05 | 0 | A | [9 empty] | 0 | 0 | 304 | 18 | 0 | 0 | 0 | 817 | 0 | 700 | 0 | 0 | 0 | 44
2020-03-07 | C54791 | 3 | 중탄소 | AE15B36D2 | 연주종료 | Al 탈산 | T | 21 | 70 | 49150 | 84.55 | C | C | C |  | 1 |  | 1 | 1535 | 1555 | 5800 |  |  | 5800 | 58.8 | 36 | 98640 | 1625 | 380 | Y | 43 | 35 | [8 empty] | 2 | [6 empty] | 98.1 | 11-8 | 185.87 | 0 | A |  | 1615 | 2 | 0.44 | 1573 | 1.4 | 75 | 35 | 296 | 4:56 | 13 | 13 | 0 | 0 |  | 0 | 11 |  | AR | 2020-03-07 08:30 |  | 31 | 2020-03-07 08:19 | 42 |  |  |  |  | Y | [5 empty] | N |  |  |  | 12.94 | 0 | [23 empty] | 0 | 0 | A | [9 empty] | 110 | 0 | 1168 | 0 | 0 | 0 | 0 | 402 | 0 | 201 | 0 | 0 | 0 | 31 |  |  | 5
2020-03-07 | B57252 | 2 | 고탄소 | STB2 |  | Al 탈산 | B | 11 | 34 | 52000 | 147.88 | C | C | C |  | 1 | 1 |  | 1530 | 1534 | 7700 |  |  | 7700 | 75.84 | 12 | 101532 | 1574 |  | Y | 66 | 46 |  |  | A57387 | 07 |  |  |  | 고승만 | 2 |  |  | Y |  | Y |  | 109.5 | 13-7 | 256.24 | 66.1 | A |  | 1547 | 3 | 0.28 | 1517 | 0.75 | 61 | 37 | 267 | 4:27 | 25 | 25 | 30 | 0 |  | 0 |  |  | AR | 2020-03-07 09:54 | 2020-03-07 10:13 | 19 | 2020-03-07 09:53 | 20 |  |  |  |  | Y |  |  |  | Y | [5 empty] | 114.15 | 65.84 | [20 empty] | 1.19 |  |  | 183.88 | 0 | A | [9 empty] | 0 | 1693 | 181 | 18 | 0 | 107 | 0 | 956 | 0 | 407 | 0 | 0 | 0 | 69
2020-03-07 | A57390 | 1 | 중탄소 | SM45CR2 |  | Si 탈산 | B | 37 | 29 | 51700 | 67.97 | C | C | C |  | 1 | 1 |  | 1530 | 1549 | 4600 |  |  | 4600 | 108.44 | 6 | 42420 | 1601 | 366 | Y | 41 | 30 | [7 empty] | 박안희 | 2 |  |  |  |  | Y |  |  |  | 0.07 | 106.54 | A |  | 1601 | 3 | 0.29 | 1601 | 0 | 107 | 31 | 296 | 4:56 | 15 | 15 | 29 | 0 |  | 0 |  |  | N2 | 2020-03-07 09:12 | 2020-03-07 09:36 | 24 | 2020-03-07 09:12 | 24 |  |  |  |  | Y |  |  |  | Y | [5 empty] | 0 | 171.52 | [23 empty] | 180.79 | 0 | A | [9 empty] | 0 | 0 | 854 | 26 | 0 | 0 | 0 | 296 | 0 | 296 | 0 | 0 | 0 | 43
2020-03-07 | C54792 | 3 | 중탄소 | AE15B36D2 | 연주종료 | Al 탈산 | T | 1 | 75 | 48550 | 88.85 | C | C | C |  | 1 |  | 1 | 1535 | 1544 | 6800 |  |  | 6800 | 70.91 | 35 | 95900 | 1623 |  | Y | 44 | 42 | [8 empty] | 2 |  |  |  |  | Y |  | 101.3 | 12-1 | 240.61 | 0 | A |  | 1617 | 2 | 0.44 | 1569 | 1.3 | 71 | 37 | 359 | 5:59 | 13 | 13 | 0 | 0 |  | 0 | 8 |  | AR | 2020-03-07 09:40 |  | 30 | 2020-03-07 09:32 | 38 |  |  |  |  | Y | [5 empty] | N |  |  |  | 13.64 | 0 | [23 empty] | 0 | 0 | A | [9 empty] | 130 | 0 | 1125 | 0 | 0 | 0 | 0 | 729 | 0 | 276 | 0 | 0 | 0 | 23 |  |  | 5
2020-03-07 | B57253 | 2 | 중탄소 | SM45CR2 |  | Si 탈산 | B | 38 | 15 | 54000 | 109.5 | C | C | C |  | 1 |  | 1 | 1540 | 1557 | 6400 |  |  | 6400 | 72.9 | 11 | 87792 | 1645 |  | Y | 60 | 32 | [7 empty] | 고승만 | 2 |  |  |  |  | Y |  | 102.4 | 13-4 | 0 | 214.6 | A |  | 1610 | 2 | 1000 | 1549 | 0.96 | 55 | 27 | 360 | 6:00 | 15 | 16 | 0 | 0 |  | 0 | 0 |  | N2 | 2020-03-07 10:33 | 2020-03-07 10:40 | 8 | 2020-03-07 10:15 | 25 |  |  |  |  | Y | [8 empty] | 4 | 4.81 | 0.49 | [23 empty] | 0.32 | 0.32 | A | [9 empty] | 0 | 0 | 0 | 0 | 0 | 0 | 0 | 953 | 0 | 368 | 0 | 0 | 0 | 82 |  |  | 5
2020-03-07 | A57391 | 1 | 고탄소 | STB2 |  | Al 탈산 | B | 22 | 61 | 49500 | 83.47 | C | C | C |  | 1 | 1 |  | 1520 | 1553 | 6200 |  |  | 6200 | 61.06 | 12 | 101532 | 1544 |  | Y | 46 | 38 | [7 empty] | 박안희 | 2 |  |  | Y |  |  |  | 110.5 | 13-2 | 255.85 | 0 | A |  | 1544 | 3 | 0.3 | 1528 | 0.43 | 72 | 37 | 244 | 4:04 | 25 | 25 | 31 | 0 |  | 0 |  |  | AR | 2020-03-07 10:38 | 2020-03-07 11:20 | 42 | 2020-03-07 10:37 | 43 |  |  |  |  | Y |  |  |  | Y | [5 empty] | 220.65 | 45.23 | [20 empty] | 1.28 |  |  | 185.1 | 0 | A | [9 empty] | 0 | 0 | 206 | 10 | 0 | 0 | 0 | 812 | 0 | 671 | 0 | 0 | 0 | 44
2020-03-07 | C54793 | 3 | 중탄소 | AE15B36D2 | TUNDISH교체전 | Al 탈산 | T | 16 | 76 | 49150 | 102.4 | C | C | C |  | 1 |  | 1 | 1535 | 1559 | 6300 |  |  | 6300 | 58.96 | 39 | 106860 | 1630 |  | Y | 48 | 37 | [8 empty] | 2 |  |  |  |  | Y |  | 97 | 11-6 | 230.4 | 0 | A |  | 1564 | 2 | 0.43 | 1576 | -0.43 | 78 | 45 | 269 | 4:29 | 13 | 13 | 0 | 0 |  | 0 | 10 |  | AR | 2020-03-07 10:59 |  | 18 | 2020-03-07 10:49 | 28 |  |  |  |  | N | [5 empty] | N |  |  |  | 5.29 | 0 | [23 empty] | 0.02 | 0 | A | [9 empty] | 122 | 0 | 1087 | 0 | 0 | 0 | 0 | 398 | 0 | 199 | 0 | 0 | 0 | 23 |  |  | 5
2020-03-07 | B57254 | 2 | 중탄소 | SM45CR2 |  | Si 탈산 | B | 29 | 82 | 47600 | 106.78 | C | C |  | C | 1 |  | 1 | 1540 | 1544 | 6800 |  |  | 6800 | 72.58 | 12 | 93684 | 1645 |  | Y | 45 | 36 | [7 empty] | 고승만 | 2 |  |  |  |  | Y |  | 104.6 | 12-2 | 0 | 187.98 | A |  | 1617 | 1 | 0.14 | 1559 | 1.19 | 65 | 32 | 292 | 4:52 | 15 | 15 | 0 | 0 |  | 0 | 0 |  | N2 | 2020-03-07 11:33 | 2020-03-07 11:42 | 10 | 2020-03-07 11:13 | 30 |  |  |  |  | Y | [8 empty] | 5 | 8.56 | 0.8 | [23 empty] | 0.24 | 0.24 | A | [9 empty] | 0 | 0 | 22 | 0 | 0 | 0 | 0 | 1095 | 0 | 203 | 0 | 0 | 0 | 23 |  |  | 5
2020-03-07 | A57392 | 1 | 고탄소 | STB2 |  | Al 탈산 | B | 30 | 29 | 51100 | 84.27 | C | C | C |  | 1 | 1 |  | 1520 | 1545 | 5500 |  |  | 5500 | 54.17 | 12 | 101532 | 1561 |  | Y | 44 | 35 | [7 empty] | 박안희 | 2 |  |  | Y |  |  |  | 107.1 | 13-6 | 306.75 | 0 | A |  | 1561 | 3 | 0.3 | 1524 | 0.93 | 68 | 33 | 251 | 4:11 | 25 | 25 | 32 | 0 |  | 0 |  |  | AR | 2020-03-07 11:44 | 2020-03-07 12:29 | 45 | 2020-03-07 11:43 | 46 |  |  |  |  | Y |  |  |  | Y | [5 empty] | 206.71 | 60.59 | [20 empty] | 1.26 |  |  | 186.83 | 0 | A | [9 empty] | 0 | 31 | 203 | 0 | 0 | 0 | 0 | 969 | 0 | 660 | 0 | 0 | 0 | 0
2020-03-07 | B57255 | 2 | 중탄소 | SM45CR2 |  | Si 탈산 | B | 6 | 25 | 51150 | 105.07 | C | C |  | C | 1 |  | 2 | 1540 | 1537 | 7200 |  |  | 7200 | 77.92 | 12 | 92404 | 1645 |  | Y | 46 | 34 |  |  | A57390 | 07 |  |  |  | 고승만 | 2 |  |  | Y |  | Y |  | 106.45 | 13-6 | 0 | 149.14 | A |  | 1624 | 1 | 0.14 | 1562 | 1.82 | 68 | 28 | 275 | 4:35 | 15 | 16 | 0 | 0 |  | 0 | 0 |  | N2 | 2020-03-07 12:37 | 2020-03-07 12:49 | 12 | 2020-03-07 12:12 | 38 |  |  |  |  | Y | [8 empty] | 4.5 | 15.06 | 0 | [23 empty] | 0.04 | 0.04 | A | [9 empty] | 0 | 0 | 31 | 0 | 0 | 0 | 0 | 748 | 0 | 210 | 0 | 0 | 0 | 80 |  |  | 5
2020-03-07 | A57393 | 1 | 고탄소 | STB2 |  | Al 탈산 | B | 36 | 33 | 50600 | 88.3 | C | C | C |  | 1 | 1 |  | 1520 | 1555 | 5500 |  |  | 5500 | 54.17 | 12 | 101532 | 1568 |  | Y | 46 | 35 | [7 empty] | 박안희 | 2 |  |  | Y |  |  |  | 103.1 | 13-1 | 9.52 | 0 | A |  | 1568 | 3 | 0.3 | 1529 | 0.93 | 73 | 36 | 289 | 4:49 | 25 | 26 | 33 | 0 |  | 0 |  |  | AR | 2020-03-07 12:49 | 2020-03-07 13:34 | 45 | 2020-03-07 12:48 | 46 | [8 empty] | Y | [5 empty] | 218.37 | 62.73 | [20 empty] | 1.22 |  |  | 188.63 | 0 | A | [9 empty] | 0 | 64 | 227 | 0 | 0 | 0 | 0 | 599 | 0 | 552 | 0 | 0 | 0 | 50
2020-03-07 | C54794 | 3 | 중탄소 | SCR435BM | 연주시작 | Al 탈산 | T | 5 | 66 | 49950 | 111.3 | C | C | C |  | 1 |  | 1 | 1535 | 1562 | 8700 |  |  | 8700 | 87.97 | 36 | 98892 | 1645 |  | Y | 63 | 60 | [8 empty] | 2 |  |  |  |  | Y |  | 101.55 | 12-3 | 349.37 | 0 | A |  | 1641 | 2 | 0.43 | 1592 | 1.2 | 96 | 41 | 669 | 11:09 | 13 | 13 | 0 | 0 |  | 0 | 8 |  | AR | 2020-03-07 13:21 |  | 51 | 2020-03-07 13:14 | 59 |  |  |  |  | Y | [5 empty] | N |  |  |  | 5.15 | 0 | [23 empty] | 0.02 | 0 | A | [9 empty] | 1427 | 0 | 839 | 0 | 0 | 0 | 0 | 956 | 0 | 201 | 299 | 0 | 0 | 19 |  |  | 9 |  | 1
2020-03-07 | B57256 | 2 | 중탄소 | SM45CR2 | TUNDISH교체전 | Si 탈산 | B | 11 | 35 | 51150 | 110.7 | C | C |  | C | 1 |  | 2 | 1540 | 1524 | 7600 |  |  | 7600 | 82.25 | 11 | 92400 | 1655 |  | Y | 51 | 38 |  |  | B57253 | 05 |  |  |  | 고승만 | 2 |  |  | Y |  | N |  | 98.15 | 12-5 | 0 | 278.02 | A |  | 1630 | 1 | 0 | 1571 | 1.69 | 77 | 35 | 245 | 4:05 | 15 | 15 | 0 | 0 |  | 0 | 0 |  | N2 | 2020-03-07 13:47 | 2020-03-07 14:05 | 18 | 2020-03-07 13:22 | 43 |  |  |  |  | Y | [8 empty] | 5 | 8.75 | 12.06 | [23 empty] | 0 | 0 | A | [9 empty] | 35 | 0 | 12 | 0 | 0 | 0 | 0 | 953 | 0 | 366 | 0 | 0 | 0 | 28 |  |  | 5
2020-03-07 | A57394 | 1 | 고탄소 | STB2 |  | Al 탈산 | B | 37 | 30 | 51600 | 82.02 | C | C | C |  | 1 | 1 |  | 1520 | 1548 | 5400 |  |  | 5400 | 63.82 | 10 | 84610 | 1563 |  | Y | 43 | 35 | [7 empty] | 박안희 | 2 |  |  | Y | [5 empty] | 259.65 | 0 | A |  | 1563 | 3 | 0.26 | 1518 | 1.15 | 62 | 26 | 245 | 4:05 | 25 | 25 | 34 | 0 |  | 0 |  |  | AR | 2020-03-07 13:50 | 2020-03-07 14:38 | 47 | 2020-03-07 13:50 | 48 |  |  |  |  | Y |  |  |  | Y | [5 empty] | 208.8 | 53.24 | [20 empty] | 1.17 |  |  | 191.02 | 0 | A | [9 empty] | 0 | 51 | 190 | 0 | 0 | 0 | 0 | 594 | 0 | 513 | 0 | 0 | 0 | 40
2020-03-07 | C54795 | 3 | 중탄소 | SCR435BM | 연주종료 | Al 탈산 | T | 21 | 71 | 48700 | 126.13 | C | C | D |  | 1 |  | 1 | 1535 | 1551 | 7300 |  |  | 7300 | 73.82 | 36 | 98892 | 1617 |  | Y | 46 | 41 | [8 empty] | 2 |  |  |  |  | Y |  | 102.3 | 12-2 | 232.19 | 0 | A |  | 1629 | 2 | 0.41 | 1574 | 0.79 | 78 | 40 | 329 | 5:29 | 13 | 20 | 0 | 0 |  | 0 | 10 |  | AR | 2020-03-07 14:56 |  | 27 | 2020-03-07 14:45 | 38 |  |  |  |  | Y | [5 empty] | N |  |  |  | 7.71 | 0 | [23 empty] | 0.86 | 0 | A | [9 empty] | 1516 | 0 | 870 | 0 | 0 | 0 | 0 | 402 | 0 | 200 | 0 | 0 | 0 | 18 |  |  | 5
2020-03-07 | A57395 | 1 | 고탄소 | STB2 |  | Al 탈산 | B | 38 | 16 | 52000 | 86.22 | C | D | D |  | 1 | 1 |  | 1520 | 1563 | 4500 |  |  | 4500 | 44.32 | 12 | 101532 | 1564 |  | Y | 46 | 35 | [7 empty] | 박안희 | 2 |  |  | Y |  |  |  | 0 | 10-1 | 194.03 | 0 | A |  | 1564 | 3 | 0.25 | 1521 | 1.08 | 65 | 28 | 265 | 4:25 | 25 | 25 | 35 | 0 |  | 0 |  |  | AR | 2020-03-07 14:59 | 2020-03-07 15:40 | 41 | 2020-03-07 14:58 | 42 |  |  |  |  | Y |  |  |  | Y | [5 empty] | 170.45 | 56.17 | [20 empty] | 1.04 |  |  | 192.25 | 0 | A | [9 empty] | 0 | 61 | 216 | 0 | 0 | 0 | 0 | 550 | 0 | 520 | 0 | 0 | 0 | 60
2020-03-07 | B57257 | 2 | 중탄소 | SFMN438VM2 | TUNDISH교체 | Si 탈산 | B | 22 | 62 | 50200 | 110.38 | C | D |  | D | 1 |  | 1 | 1540 | 1566 | 8600 |  |  | 8600 | 86.23 | 12 | 99732 | 1627 |  | Y | 44 | 38 | [7 empty] | 고승만 | 2 |  |  |  |  | N |  | 96.1 | 11-8 | 0 | 334.6 | A |  | 1656 | 1 | 0.12 | 1572 | 1.45 | 81 | 40 | 209 | 3:29 | 18 | 20 | 0 | 0 | 185 | 0 | 0 |  | N2 | 2020-03-07 15:36 | 2020-03-07 15:44 | 9 | 2020-03-07 15:16 | 28 |  |  |  |  | Y | [8 empty] | 4.5 | 0 | 24.91 | [19 empty] | 2.26 |  |  |  | 0.53 | 0.53 | B | [9 empty] | 40 | 0 | 75 | 0 | 0 | 0 | 0 | 1482 | 0 | 358 | 0 | 0 | 0 | 16 |  |  | 7 |  | 1
2020-03-07 | C54796 | 3 | 중탄소 | SCR435BM | 연주종료 | Al 탈산 | T | 1 | 76 | 48800 | 96.22 | D | D | D |  | 1 |  | 1 | 1535 | 1596 | 6200 |  |  | 6200 | 61.2 | 42 | 101304 | 1630 |  | Y | 42 | 34 | [7 empty] | 박지웅 | 3 |  |  |  |  | Y |  | 103.1 | 12-2 | 112.04 | 0 | A |  | 1627 | 2 | 0.42 | 1564 | 1.97 | 68 | 27 | 327 | 5:27 | 13 | 16 | 0 | 0 |  | 0 | 10 |  | AR | 2020-03-07 15:59 |  | 33 | 2020-03-07 15:38 | 54 |  |  |  |  | Y | [5 empty] | N |  |  |  | 9.88 | 0 | [23 empty] | 1.9 | 0 | A |  |  | 7.382 | 29.917 | 51.493 | 0.224 | 6.975 | 1.721 | 1417.52 | 1525 | 0 | 675 | 0 | 0 | 0 | 0 | 650 | 0 | 201 | 0 | 0 | 0 | 6 |  |  | 5
2020-03-07 | A57396 | 1 | 고탄소 | STB2 |  | Al 탈산 | B | 30 | 30 | 51000 | 103.47 | D | D | D |  | 1 | 1 |  | 1520 | 1540 | 4700 |  |  | 4700 | 46.29 | 12 | 101532 | 1557 |  | Y | 62 | 38 | [7 empty] | 김덕진 | 2 |  |  | Y |  |  |  | 106.15 | 13-5 | 113.54 | 0 | A |  | 1557 | 3 | 0.25 | 1520 | 0.88 | 64 | 34 | 271 | 4:31 | 25 | 25 | 36 | 0 |  | 0 |  |  | AR | 2020-03-07 16:16 | 2020-03-07 16:45 | 28 | 2020-03-07 16:16 | 29 |  |  |  |  | Y |  |  |  | Y | [5 empty] | 221.77 | 0 | [20 empty] | 1.1 |  |  | 193.62 | 0 | A | [9 empty] | 0 | 27 | 283 | 17 | 0 | 0 | 0 | 299 | 0 | 296 | 0 | 0 | 0 | 39
2020-03-07 | B57258 | 2 | 중탄소 | SFMN438VM2 |  | Si 탈산 | B | 29 | 83 | 47550 | 94.43 | D | D |  | D | 1 |  | 1 | 1540 | 1604 | 6500 |  |  | 6500 | 65.17 | 12 | 99737 | 1634 |  | Y | 41 | 35 | [7 empty] | 김익규 | 3 |  |  |  |  | Y |  | 97.25 | 11-5 | 0 | 279.16 | A |  | 1629 | 1 | 0.14 | 1554 | 0 | 63 | 24 | 323 | 5:23 | 18 | 18 | 0 | 0 | 80 | 0 | 0 |  | N2 | 2020-03-07 16:29 | 2020-03-07 16:49 | 20 | 2020-03-07 16:10 | 39 |  |  |  |  | Y | [8 empty] | 5 | 0 | 15.22 | [20 empty] | 0.94 |  |  | 0.39 | 0.39 | A | [9 empty] | 0 | 0 | 92 | 0 | 0 | 0 | 0 | 1331 | 0 | 0 | 0 | 0 | 0 | 5 |  |  | 5
2020-03-07 | C54797 | 3 | 중탄소 | SCR435BM | TUNDISH교체전 | Al 탈산 | T | 16 | 77 | 49150 | 102.1 | D | D | D |  | 1 |  | 1 | 1535 | 1553 | 7400 |  |  | 7400 | 77.92 | 40 | 94972 | 1640 |  | Y | 42 | 39 | [7 empty] | 박지웅 | 3 |  |  |  |  | Y |  | 100 | 11-9 | 132.73 | 0 | A |  | 1635 | 2 | 0.43 | 1562 | 2.35 | 66 | 20 | 441 | 7:21 | 13 | 14 | 0 | 0 |  | 0 | 10 |  | AR | 2020-03-07 17:09 |  | 32 | 2020-03-07 16:39 | 62 |  |  |  |  | Y | [5 empty] | N |  |  |  | 10.1 | 0 | [23 empty] | 1.59 | 0 | A |  |  | 4.526 | 33.034 | 51.625 | 0.263 | 11.406 | 1.562 | 1463.76 | 1459 | 0 | 1022 | 0 | 0 | 0 | 0 | 598 | 0 | 301 | 0 | 0 | 0 | 15 |  |  | 5
2020-03-07 | B57259 | 2 | 중탄소 | SFMN438VM2 |  | Si 탈산 | B | 6 | 26 | 51200 | 99.37 | D | D |  | D | 1 |  | 1 | 1540 | 1554 | 7000 |  |  | 7000 | 74.83 | 11 | 93544 | 1636 |  | Y | 44 | 37 | [7 empty] | 김익규 | 3 |  |  |  |  | Y |  | 95.3 | 12-4 | 0 | 289.37 | A |  | 1623 | 1 | 0.12 | 1548 | 0 | 57 | 19 | 285 | 4:45 | 18 | 18 | 0 | 0 |  | 0 | 0 |  | N2 | 2020-03-07 17:34 | 2020-03-07 17:54 | 20 | 2020-03-07 17:15 | 40 |  |  |  |  | Y | [8 empty] | 5 | 0 | 11.56 | [20 empty] | 1.03 |  |  | 0.31 | 0.31 | A | [9 empty] | 38 | 0 | 74 | 0 | 0 | 0 | 0 | 678 | 0 | 0 | 0 | 0 | 0 | 21 |  |  | 5
2020-03-07 | A57397 | 1 | 고탄소 | STB2 |  | Al 탈산 | B | 36 | 34 | 51200 | 82.1 | D | D | D |  | 1 | 1 |  | 1520 | 1533 | 5600 |  |  | 5600 | 55.16 | 12 | 101532 | 1543 |  | Y | 41 | 34 | [7 empty] | 김덕진 | 2 |  |  | Y |  |  |  | 105.3 | 13-3 | 352.83 | 0 | A |  | 1543 | 3 | 0.34 | 1522 | 0.51 | 66 | 35 | 242 | 4:02 | 25 | 25 | 37 | 0 |  | 0 |  |  | AR | 2020-03-07 17:20 | 2020-03-07 17:49 | 29 | 2020-03-07 17:19 | 30 |  |  |  |  | Y |  |  |  | Y | [5 empty] | 214.51 | 0 | [20 empty] | 1 |  |  | 194.78 | 0 | A | [9 empty] | 0 | 64 | 316 | 0 | 0 | 0 | 0 | 395 | 0 | 396 | 0 | 0 | 0 | 89
2020-03-07 | B57260 | 2 | 중탄소 | SFMN438VM2 |  | Si 탈산 | B | 11 | 36 | 51900 | 99.27 | D | D |  | D | 1 |  | 1 | 1540 | 1567 | 7200 |  |  | 7200 | 78.76 | 11 | 91421 | 1637 |  | Y | 49 | 36 | [7 empty] | 김익규 | 3 |  |  |  |  | Y |  | 97.7 | 12-5 | 0 | 289 | A |  | 1631 | 1 | 0.14 | 1552 | 1.97 | 61 | 25 | 302 | 5:02 | 18 | 19 | 0 | 0 | 60 | 0 | 0 |  | N2 | 2020-03-07 18:36 | 2020-03-07 18:57 | 21 | 2020-03-07 18:19 | 39 |  |  |  |  | Y | [8 empty] | 4 | 0 | 12.85 | [20 empty] | 0.74 |  |  | 0.33 | 0.33 | A | [9 empty] | 36 | 0 | 231 | 0 | 0 | 0 | 0 | 607 | 0 | 0 | 0 | 0 | 0 | 52 |  |  | 5
2020-03-07 | A57398 | 1 | 고탄소 | STB2 |  | Al 탈산 | B | 37 | 31 | 52200 | 80.9 | D | D | D |  | 1 | 1 |  | 1520 | 1532 | 5000 |  |  | 5000 | 59.09 | 10 | 84610 | 1556 |  | Y | 42 | 31 | [7 empty] | 차승주 | 2 |  | Y |  |  |  |  | 100.15 | 12-8 | 326.85 | 0 | A |  | 1556 | 3 | 0.29 | 1513 | 1.1 | 57 | 26 | 241 | 4:01 | 25 | 25 | 38 | 0 |  | 0 |  |  | AR | 2020-03-07 18:24 | 2020-03-07 18:54 | 30 | 2020-03-07 18:24 | 30 |  |  |  |  | Y |  |  |  | Y | [5 empty] | 204.79 | 0 | [20 empty] | 1.18 |  |  | 196.04 | 0 | A | [9 empty] | 0 | 32 | 257 | 16 | 0 | 0 | 0 | 297 | 0 | 295 | 0 | 0 | 0 | 46
2020-03-07 | B57261 | 2 | 중탄소 | SFMN438VM2 | 잔강최소화전 | Si 탈산 | B | 22 | 63 | 50300 | 104.13 | D | D |  | D | 1 |  | 1 | 1540 | 1524 | 7900 |  |  | 7900 | 88.43 | 12 | 89336 | 1654 |  | Y | 45 | 39 | [7 empty] | 김익규 | 2 |  |  |  |  | Y |  | 95.3 | 11-7 | 0 | 315.23 | A |  | 1632 | 1 | 0.16 | 1550 | 0 | 59 | 24 | 278 | 4:38 | 18 | 19 | 0 | 0 |  | 0 | 0 |  | N2 | 2020-03-07 19:38 | 2020-03-07 20:04 | 26 | 2020-03-07 19:20 | 45 |  |  |  |  | Y | [8 empty] | 5 | 0 | 19.05 | [20 empty] | 0.75 |  |  | 0.45 | 0.45 | A | [9 empty] | 26 | 0 | 96 | 0 | 0 | 0 | 0 | 681 | 0 | 0 | 0 | 0 | 0 | 21 |  |  | 5
2020-03-07 | A57399 | 1 | 고탄소 | STB2 |  | Al 탈산 | B | 38 | 17 | 52500 | 80 | D | D | D |  | 1 | 1 |  | 1520 | 1587 | 3800 |  |  | 3800 | 37.95 | 12 | 100125 | 1551 |  | Y | 41 | 24 | [7 empty] | 김덕진 | 2 |  | Y |  |  |  |  | 108.3 | 13-10 | 218.43 | 0 | A |  | 1551 | 3 | 0.29 | 1519 | 0.84 | 63 | 31 | 257 | 4:17 | 25 | 25 | 39 | 0 |  | 0 |  |  | AR | 2020-03-07 19:26 | 2020-03-07 19:55 | 29 | 2020-03-07 19:25 | 29 |  |  |  |  | Y |  |  |  | Y | [5 empty] | 199.77 | 0 | [20 empty] | 1.07 |  |  | 197.24 | 0 | A | [9 empty] | 0 | 21 | 214 | 25 | 0 | 0 | 0 | 300 | 0 | 296 | 0 | 0 | 0 | 54
2020-03-07 | B57262 | 2 | 저탄소 | AE1018M2 | 잔강최소화 | Al 탈산 | B | 29 | 84 | 47050 | 99.72 | D | D |  | D | 1 |  | 1 | 1555 | 1575 | 7000 |  |  | 7000 | 72.19 | 15 | 96971 | 1657 |  | Y | 52 | 37 | [7 empty] | 김익규 | 3 |  |  |  |  | Y |  | 96.45 | 11-4 | 193.43 | 0 | A |  | 1645 | 1 | 0.13 | 1578 | 0 | 63 | 7 | 169 | 2:49 | 15 | 19 | 0 | 0 |  | 0 | 0 |  | AR | 2020-03-07 20:38 | 2020-03-07 21:23 | 45 | 2020-03-07 20:24 | 59 |  |  |  |  | Y | [8 empty] | 5.5 | 14.63 | 0 | [23 empty] | 0.09 | 0.09 | A | [9 empty] | 0 | 0 | 41 | 0 | 0 | 210 | 0 | 905 | 0 | 191 | 0 | 0 | 0 | 25 |  |  | 5
2020-03-07 | C54798 | 3 | 중탄소 | SM43C | 연주시작 | Al 탈산 | T | 5 | 67 | 49650 | 112.25 | D | D | D |  | 1 |  | 1 | 1535 | 1562 | 8300 |  |  | 8300 | 71.94 | 42 | 115374 | 1653 |  | Y | 50 | 47 | [7 empty] | 박지웅 | 3 | [6 empty] | 92.1 | 11-3 | 161.87 | 0 | A |  | 1649 | 2 | 0.44 | 1582 | 1.97 | 88 | 46 | 518 | 8:38 | 10 | 10 | 0 | 0 |  | 0 | 10 |  | N2 | 2020-03-07 21:03 |  | 19 | 2020-03-07 20:36 | 46 |  |  |  |  | Y | [5 empty] | Y |  |  |  | 6.3 | 0 | [23 empty] | 3.59 | 0 | A | [9 empty] | 0 | 0 | 721 | 0 | 0 | 0 | 0 | 806 | 0 | 300 | 304 | 0 | 0 | 0 |  |  | 12 |  | 1
2020-03-07 | A57400 | 1 | 고탄소 | STB2 |  | Al 탈산 | B | 30 | 31 | 50500 | 77.27 | D | D | D |  | 1 | 1 |  | 1520 | 1579 | 3800 |  |  | 3800 | 44.91 | 10 | 84610 | 1561 |  | Y | 40 | 24 | [7 empty] | 김덕진 | 2 |  | Y |  |  |  |  | 107.85 | 13-6 | 235.73 | 0 | A |  | 1561 | 3 | 0.26 | 1522 | 1.05 | 66 | 33 | 241 | 4:01 | 25 | 25 | 40 | 0 |  | 0 |  |  | AR | 2020-03-07 20:30 | 2020-03-07 21:04 | 33 | 2020-03-07 20:30 | 34 |  |  |  |  | Y |  |  |  | Y | [5 empty] | 200.69 | 0 | [20 empty] | 1.08 |  |  | 198.48 | 0 | A | [9 empty] | 0 | 25 | 278 | 18 | 0 | 0 | 0 | 296 | 0 | 298 | 0 | 0 | 0 | 40
2020-03-07 | A57401 | 1 | 고탄소 | STB2 |  | Al 탈산 | B | 36 | 35 | 50000 | 78.32 | D | D | D |  | 1 | 1 |  | 1520 | 1573 | 4100 |  |  | 4100 | 40.38 | 12 | 101532 | 1562 |  | Y | 42 | 25 | [7 empty] | 김덕진 | 2 |  |  | Y |  |  |  | 110.5 | 13-8 | 198.43 | 0 | A |  | 1562 | 3 | 0.27 | 1523 | 1.05 | 67 | 33 | 244 | 4:04 | 25 | 25 | 41 | 0 |  | 0 |  |  | AR | 2020-03-07 21:32 | 2020-03-07 22:10 | 38 | 2020-03-07 21:32 | 38 |  |  |  |  | Y |  |  |  | Y | [5 empty] | 188.44 | 0 | [20 empty] | 1.11 |  |  | 199.67 | 0 | A | [9 empty] | 0 | 76 | 286 | 9 | 0 | 0 | 0 | 298 | 0 | 298 | 0 | 0 | 0 | 53
2020-03-07 | B57263 | 2 | 저탄소 | AE1018M2 |  | Al 탈산 | B | 6 | 27 | 51400 | 91.65 | D | D |  | D | 1 |  | 1 | 1555 | 1567 | 6500 |  |  | 6500 | 65.96 | 14 | 98542 | 1635 | 729 | Y | 45 | 34 | [7 empty] | 김익규 | 3 |  |  |  |  | Y |  | 99.1 | 12-8 | 283.54 | 0 | A |  | 1627 | 1 | 0.1 | 1566 | 0 | 51 | 18 | 198 | 3:18 | 15 | 18 | 0 | 0 |  | 0 | 0 |  | AR | 2020-03-07 21:55 | 2020-03-07 22:16 | 20 | 2020-03-07 21:43 | 33 |  |  |  |  | Y | [8 empty] | 4 | 9.19 | 0 | [23 empty] | 0.21 | 0.21 | A | [9 empty] | 0 | 0 | 67 | 0 | 0 | 219 | 0 | 739 | 0 | 0 | 0 | 0 | 0 | 0
2020-03-07 | C54799 | 3 | 중탄소 | SM45CB2 | 연주종료 | Si 탈산 | T | 1 | 77 | 48700 | 86.02 | D | D | D |  | 1 |  | 1 | 1535 | 1519 | 6300 |  |  | 6300 | 91.74 | 25 | 68675 | 1608 |  | Y | 42 | 35 | [7 empty] | 박지웅 | 3 |  |  |  |  | Y |  | 98.35 | 11-7 | 117.9 | 0 | A |  | 1605 | 2 | 0.44 | 1559 | 1.48 | 66 | 32 | 485 | 8:05 | 7 | 10 | 0 | 0 |  | 0 | 13 |  | N2 | 2020-03-07 21:56 |  | 27 | 2020-03-07 21:44 | 40 |  |  |  |  | Y | [5 empty] | Y |  |  | 5 | 5.83 | 0 | [23 empty] | 4.06 | 0 | A | [9 empty] | 0 | 0 | 781 | 0 | 0 | 0 | 0 | 798 | 0 | 0 | 0 | 0 | 0 | 0 |  |  | 6
2020-03-07 | B57264 | 2 | 저탄소 | AE1018M2 |  | Al 탈산 | B | 11 | 37 | 0 | 78.75 | D | D |  | A | 1 |  | 1 | 1555 | 1565 | 5000 |  |  | 5000 | 54.62 | 12 | 91542 | 1645 |  | Y | 35 | 26 | [7 empty] | 김익규 | 3 |  |  |  |  | Y |  | 145.8 |  | 145.19 | 0 | A |  | 1633 | 1 | 0.08 | 1574 | 1.57 | 59 | 19 | 234 | 3:54 | 15 | 16 | 0 | 0 | 23 | 0 | 0 |  | AR | 2020-03-07 22:42 | 2020-03-07 23:13 | 31 | 2020-03-07 22:28 | 45 |  |  |  |  | Y | [8 empty] | 5 | 8 | 0 | [23 empty] | 0.18 | 0.18 | A | [9 empty] | 0 | 0 | 246 | 0 | 0 | 232 | 0 | 690 | 0 | 0 | 0 | 0 | 0 | 0 |  |  | 5
2020-03-07 | A57402 | 1 | 고탄소 | STB2 |  | Al 탈산 | B | 37 | 32 | 52000 | 74.62 | D | A | A |  | 1 | 1 |  | 1520 | 1573 | 4300 |  |  | 4300 | 42.35 | 12 | 101532 | 1566 |  | Y | 40 | 30 | [7 empty] | 김덕진 | 2 |  | Y | N |  |  |  | 102.45 | 12-10 | 247.71 | 0 | A |  | 1566 | 3 | 0.29 | 1520 | 1.31 | 64 | 26 | 262 | 4:22 | 25 | 25 | 42 | 0 |  | 0 |  |  | AR | 2020-03-07 22:41 | 2020-03-07 23:23 | 42 | 2020-03-07 22:41 | 42 |  |  |  |  | Y |  |  |  | Y | [5 empty] | 207.11 | 0 | [20 empty] | 0.97 |  |  | 208.56 | 0 | A | [9 empty] | 0 | 0 | 194 | 24 | 0 | 0 | 0 | 297 | 0 | 298 | 0 | 0 | 0 | 29
2020-03-07 | C54800 | 3 | 중탄소 | SM45CB2 | 연주종료 | Si 탈산 | T | 21 | 72 | 48750 | 76.53 | D | A | A |  | 1 |  | 1 | 1535 | 1540 | 6000 |  |  | 6000 | 75.32 | 29 | 79663 | 1613 |  | Y | 47 | 33 | [7 empty] | 박지웅 | 3 |  |  |  |  | Y |  | 93.15 | 11-3 | 284.23 | 0 | A |  | 1592 | 2 | 0.46 | 1547 | 2.05 | 54 | 13 | 433 | 7:13 | 7 | 7 | 0 | 0 |  | 0 | 8 |  | N2 | 2020-03-07 23:10 |  | 19 | 2020-03-07 23:02 | 27 |  |  |  |  | Y | [5 empty] | N |  |  | 5.5 | 8.85 | 0 | [23 empty] | 0 | 0 | A | [9 empty] | 0 | 0 | 334 | 0 | 0 | 0 | 0 | 800 | 0 | 0 | 0 | 0 | 0 | 8 |  |  | 6
2020-03-07 | B57265 | 2 | 저탄소 | AE1018M2 |  | Al 탈산 | B | 22 | 64 | 50450 | 79.17 | A | A |  | A | 1 |  | 1 | 1555 | 1575 | 4800 |  |  | 4800 | 52.48 | 12 | 91466 | 1654 | 361 | Y | 41 | 26 | [7 empty] | 임현진 | 2 |  |  |  |  | Y |  |  |  | 259.07 | 0 | A |  | 1636 | 1 | 0.07 | 1575 | 0 | 60 | 19 | 277 | 4:37 | 15 | 16 | 0 | 0 |  | 0 | 0 |  | AR | 2020-03-07 23:43 | 2020-03-08 00:16 | 33 | 2020-03-07 23:28 | 48 |  |  |  |  | Y | [8 empty] | 4.5 | 6.81 | 0 | [23 empty] | 0.19 | 0.19 | A | [9 empty] | 0 | 0 | 347 | 0 | 0 | 276 | 0 | 499 | 0 | 205 | 0 | 0 | 0 | 31 |  |  | 7
2020-03-07 | A57403 | 1 | 고탄소 | STB2 | TUNDISH교체전 | Al 탈산 | B | 38 | 18 | 53900 | 83.87 | A | A | A |  | 1 | 1 |  | 1520 | 1564 | 4400 |  |  | 4400 | 45.41 | 12 | 96888 | 1580 |  | Y | 41 | 32 |  |  | A57400 |  |  |  |  | 정용태 | 3 |  | Y |  |  |  |  | 100.4 | 13-1 | 97.92 | 0 | A |  | 1563 | 3 | 0.27 | 1527 | 0.86 | 71 | 33 | 271 | 4:31 | 25 | 25 | 43 | 0 |  | 0 |  |  | AR | 2020-03-07 23:53 | 2020-03-08 00:26 | 33 | 2020-03-07 23:52 | 34 | [8 empty] | Y | [5 empty] | 276.18 | 0 | [20 empty] | 0.96 |  |  | 221.69 | 0 | A | [9 empty] | 0 | 46 | 203 | 31 | 0 | 0 | 0 | 300 | 0 | 298 | 0 | 0 | 0 | 19
2020-03-07 | C54801 | 3 | 중탄소 | SM45CB2 | 연주종료 | Si 탈산 | T | 16 | 78 | 48900 | 80.55 | A | A | A |  | 1 |  | 1 | 1535 | 1547 | 5800 |  |  | 5800 | 58.65 | 36 | 98892 | 1619 |  | Y | 51 | 32 |  |  | C54798 | 05 |  |  |  | 정종훈 | 2 |  | Y |  |  | Y |  | 99.7 | 11-9 | 191.91 | 0 | A |  | 1604 | 2 | 0.45 | 1556 | 2.82 | 63 | 26 | 362 | 6:02 | 7 | 7 | 0 | 0 |  | 0 | 13 |  | N2 | 2020-03-08 00:17 |  | 6 | 2020-03-08 00:04 | 19 |  |  |  |  | Y | [5 empty] | N |  |  | 5 | 8.2 | 0 | [23 empty] | 0 | 0 | A | [9 empty] | 0 | 0 | 11 | 0 | 0 | 0 | 0 | 864 | 0 | 0 | 0 | 0 | 0 | 15
2020-03-07 | B57266 | 2 | 저탄소 | AE1018M2 |  | Al 탈산 | B | 29 | 85 | 47000 | 80.95 | A | A |  | A | 1 |  | 1 | 1555 | 1554 | 5600 |  |  | 5600 | 60.22 | 12 | 93000 | 1657 |  | Y | 36 | 29 | [7 empty] | 임현진 | 2 |  |  |  |  | Y |  | 95.2 | 11-3 | 210.48 | 0 | A |  | 1636 | 1 | 0.08 | 1582 | 1.44 | 67 | 5 | 245 | 4:05 | 15 | 16 | 0 | 0 |  | 0 | 0 |  | AR | 2020-03-08 00:48 | 2020-03-08 01:16 | 28 | 2020-03-08 00:35 | 41 |  |  |  |  | Y | [8 empty] | 5.8 | 8 | 0 | [23 empty] | 0.14 | 0.14 | A | [9 empty] | 0 | 0 | 433 | 0 | 0 | 272 | 0 | 501 | 0 | 208 | 0 | 0 | 0 | 10 |  |  | 5
2020-03-07 | A57404 | 1 | 고탄소 | SPS7 | TUNDISH교체 | Al 탈산 | B | 30 | 32 | 50900 | 86.83 | A | A | A |  | 1 | 1 |  | 1520 | 1576 | 7500 |  |  | 7500 | 88.64 | 10 | 84610 | 1602 |  | Y | 53 | 42 |  |  | A57401 |  |  |  |  | 정용태 | 3 |  |  | Y |  |  |  | 109.8 | 13-8 | 283.54 | 0 | A |  | 1602 | 3 | 0.28 | 1574 | 0.88 | 93 | 41 | 238 | 3:58 | 16 | 20 | 44 | 0 |  | 0 |  |  | AR | 2020-03-08 00:56 | 2020-03-08 01:46 | 49 | 2020-03-08 00:54 | 51 | [8 empty] | Y | [5 empty] | 188.29 | 0 | [19 empty] | 2.29 | 1.59 |  |  | 46.61 | 0 | A | [9 empty] | 1239 | 0 | 1032 | 56 | 0 | 0 | 0 | 445 | 0 | 300 | 0 | 0 | 0 | 35 |  |  | 9 |  | 1
2020-03-07 | C54802 | 3 | 중탄소 | SM45CB | 연주종료 | Si 탈산 | T | 5 | 68 | 49400 | 75.35 | A | A | A |  | 1 |  | 1 | 1535 | 1564 | 5000 |  |  | 5000 | 52 | 35 | 96145 | 1610 |  | Y | 41 | 32 |  |  | C54799 | 05 |  |  |  | 도주용 | 2 |  | Y |  |  | Y | 4 | 102.6 | 12-3 | 108.09 | 0 | A |  | 1591 | 2 | 0.46 | 1555 | 1.29 | 62 | 28 | 384 | 6:24 | 7 | 7 | 0 | 0 |  | 0 | 7 |  | N2 | 2020-03-08 01:14 |  | 16 | 2020-03-08 01:07 | 23 |  |  |  |  | Y | [5 empty] | Y |  |  | 5 | 9.22 | 0 | [23 empty] | 0 | 0 | A | [9 empty] | 0 | 0 | 47 | 0 | 0 | 0 | 0 | 897 | 0 | 0 | 0 | 0 | 0 | 35
2020-03-07 | B57267 | 2 | 저탄소 | AE1018M2 | TUNDISH교체전 | Al 탈산 | B | 6 | 28 | 51150 | 74.75 | A | A |  | A | 1 |  | 1 | 1555 | 1577 | 5200 |  |  | 5200 | 60.7 | 12 | 85672 | 1656 |  | Y | 41 | 28 | [7 empty] | 임현진 | 2 |  |  |  |  | Y |  |  |  | 207.31 | 0 | A |  | 1644 | 1 | 0.09 | 1588 | 2.08 | 73 | 33 | 249 | 4:09 | 15 | 16 | 0 | 0 |  | 0 | 0 |  | AR | 2020-03-08 01:52 | 2020-03-08 02:21 | 30 | 2020-03-08 01:42 | 40 |  |  |  |  | Y | [8 empty] | 5 | 6.89 | 0 | [23 empty] | 0.13 | 0.13 | A | [9 empty] | 0 | 0 | 430 | 0 | 0 | 278 | 0 | 611 | 0 | 312 | 102 | 0 | 0 | 31
2020-03-07 | A57405 | 1 | 고탄소 | SPS7 |  | Al 탈산 | B | 36 | 36 | 50600 | 79.28 | A | A | A |  | 1 | 1 |  | 1520 | 1568 | 6200 |  |  | 6200 | 61.06 | 12 | 101532 | 1597 |  | Y | 41 | 37 | [7 empty] | 정용태 | 3 |  |  | N |  |  |  | 108.7 | 13-6 | 201.98 | 0 | A |  | 1597 | 3 | 0.27 | 1563 | 0.94 | 82 | 31 | 249 | 4:09 | 16 | 20 | 45 | 0 |  | 0 |  |  | AR | 2020-03-08 01:56 | 2020-03-08 02:55 | 59 | 2020-03-08 01:54 | 61 | [14 empty] | 399.53 | 0 | [23 empty] | 0.1 | 0 | A | [9 empty] | 1232 | 0 | 993 | 14 | 0 | 0 | 0 | 895 | 0 | 695 | 197 | 0 | 0 | 24 |  |  | 4
2020-03-07 | C54803 | 3 | 중탄소 | SM45CB | 연주종료 | Si 탈산 | T | 1 | 78 | 48650 | 76.18 | A | A | A |  | 1 |  | 1 | 1535 | 1550 | 5300 |  |  | 5300 | 62.24 | 31 | 85157 | 1605 |  | Y | 41 | 30 |  |  | C54800 | 10 |  |  |  | 정종훈 | 2 |  | Y |  |  | Y |  | 97.65 | 11-7 | 199.27 | 0 | A |  | 1600 | 2 | 0.45 | 1560 | 1.48 | 67 | 30 | 391 | 6:31 | 7 | 7 | 0 | 0 |  | 0 | 9 |  | N2 | 2020-03-08 02:17 |  | 18 | 2020-03-08 02:08 | 27 |  |  |  |  | Y | [5 empty] | Y |  |  | 5 | 9.97 | 0 | [23 empty] | 0 | 0 | A | [9 empty] | 0 | 0 | 0 | 0 | 0 | 0 | 0 | 704 | 0 | 0 | 0 | 0 | 0 | 35 |  |  | 5
2020-03-07 | B57268 | 2 | 저탄소 | AE4320HG | TUNDISH교체 | Al 탈산 | B | 11 | 38 | 51600 | 97.8 | A | A |  | A | 1 |  | 1 | 1555 | 1554 | 7700 |  |  | 7700 | 91.01 | 10 | 84610 | 1675 |  | Y | 42 | 38 | [7 empty] | 임현진 | 2 |  |  |  |  | Y |  | 95.4 | 12-2 | 0 | 329.01 | A |  | 1661 | 1 | 0.09 | 1595 | 1.45 | 90 | 36 | 202 | 3:22 | 16 | 20 | 0 | 0 |  | 0 | 0 |  | N2 | 2020-03-08 03:17 | 2020-03-08 03:40 | 24 | 2020-03-08 02:59 | 41 |  |  |  |  | Y | [8 empty] | 5.5 | 0 | 11.79 | [19 empty] | 2.28 |  |  |  | 0.23 | 0.23 | A | [9 empty] | 316 | 0 | 389 | 0 | 0 | 245 | 0 | 500 | 0 | 202 | 0 | 0 | 0 | 26 |  |  | 9 |  | 1
2020-03-07 | A57406 | 1 | 고탄소 | SPS7 |  | Al 탈산 | B | 31 | 1 | 54200 | 85.05 | A | A | A |  | 1 | 1 |  | 1520 | 1542 | 6000 |  |  | 6000 | 59.09 | 12 | 101532 | 1587 |  | Y | 42 | 37 | A57402 , 403 두히트 잔강처리함. |  | A57403 |  |  |  |  | 정용태 | 2 |  | Y |  |  |  |  | 101.75 | 13-7 | 155.27 | 0 | A |  | 1587 | 3 | 0.28 | 1559 | 0.65 | 78 | 23 | 291 | 4:51 | 18 | 21 | 46 | 0 |  | 0 |  |  | AR | 2020-03-08 03:14 | 2020-03-08 04:06 | 52 | 2020-03-08 03:13 | 53 | [14 empty] | 255.52 | 0 | [23 empty] | 13.61 | 0 | A | [9 empty] | 794 | 44 | 887 | 10 | 0 | 0 | 0 | 397 | 0 | 297 | 0 | 0 | 0 | 29
2020-03-07 | C54804 | 3 | 중탄소 | SM45CB | 연주종료 | Si 탈산 | T | 21 | 73 | 49800 | 78.02 | A | A | A |  | 1 |  | 1 | 1535 | 1537 | 6100 |  |  | 6100 | 63.45 | 35 | 96145 | 1611 |  | Y | 45 | 32 |  |  | C54801 | 05 |  |  |  | 도주용 | 2 |  | Y |  |  | Y | 4 | 97.7 | 11-8 | 138.34 | 0 | A |  | 1601 | 2 | 0.51 | 1559 | 1.68 | 66 | 26 | 427 | 7:07 | 7 | 8 | 0 | 0 |  | 0 | 9 |  | N2 | 2020-03-08 03:19 |  | 21 | 2020-03-08 03:10 | 30 |  |  |  |  | Y | [5 empty] | Y |  |  | 5 | 8.46 | 0 | [23 empty] | 0.84 | 0 | A | [9 empty] | 0 | 0 | 35 | 0 | 0 | 0 | 0 | 690 | 0 | 0 | 0 | 0 | 0 | 31 |  |  | 5
2020-03-07 | B57269 | 2 | 저탄소 | AE4320HG |  | Al 탈산 | B | 22 | 65 | 50200 | 86.47 | A | A |  | A | 1 |  | 1 | 1555 | 1547 | 7200 |  |  | 7200 | 77.36 | 11 | 93071 | 1655 |  | Y | 41 | 35 | [7 empty] | 임현진 | 2 |  |  |  |  | Y |  | 101.3 | 12-2 | 0 | 314.22 | A |  | 1641 | 1 | 0.09 | 1583 | 1.49 | 78 | 37 | 337 | 5:37 | 16 | 16 | 0 | 0 | 40 | 0 | 0 |  | N2 | 2020-03-08 04:16 | 2020-03-08 04:37 | 21 | 2020-03-08 04:05 | 32 |  |  |  |  | Y | [8 empty] | 4.5 | 0 | 11.94 | [23 empty] | 0.22 | 0.22 | A | [9 empty] | 346 | 0 | 308 | 0 | 0 | 225 | 0 | 500 | 0 | 203 | 0 | 0 | 0 | 30 |  |  | 7
2020-03-07 | A57407 | 1 | 고탄소 | SPS7 |  | Al 탈산 | B | 38 | 19 | 54300 | 83.88 | A | A | A |  | 1 | 1 |  | 1520 | 1556 | 6500 |  |  | 6500 | 54.87 | 14 | 118454 | 1584 |  | Y | 45 | 41 | [7 empty] | 정용태 | 3 |  |  |  |  | Y |  | 106.2 | 13-8 | 209.61 | 0 | A |  | 1584 | 3 | 0.27 | 1562 | 0.56 | 81 | 30 | 272 | 4:32 | 18 | 18 | 47 | 0 |  | 0 |  |  | AR | 2020-03-08 04:16 | 2020-03-08 05:08 | 51 | 2020-03-08 04:16 | 52 | [14 empty] | 222.26 | 0 | [23 empty] | 18.57 | 0 | A | [9 empty] | 1254 | 53 | 1047 | 14 | 0 | 0 | 0 | 398 | 0 | 299 | 0 | 0 | 0 | 28
2020-03-07 | C54805 | 3 | 중탄소 | SM45CB | TUNDISH교체전 | Si 탈산 | T | 16 | 79 | 48950 | 82.93 | A | A | A |  | 1 |  | 1 | 1535 | 1510 | 6500 |  |  | 6500 | 69.59 | 34 | 93398 | 1619 | 362 | Y | 44 | 34 |  |  | C54802 | 05 |  |  |  | 정종훈 | 2 |  | Y |  |  | Y |  | 97.15 | 11-6 | 125.71 | 0 | A |  | 1599 | 2 | 0.46 | 1563 | 1.24 | 70 | 25 | 424 | 7:04 | 7 | 7 | 0 | 0 |  | 0 |  |  | N2 | 2020-03-08 04:27 |  | 21 | 2020-03-08 04:17 | 32 |  |  |  |  | Y | [5 empty] | Y |  |  |  | 12.01 | 0 | [23 empty] | 0.84 | 0 | B | [9 empty] | 0 | 0 | 51 | 0 | 0 | 0 | 0 | 602 | 0 | 0 | 0 | 0 | 0 | 40
2020-03-07 | B57270 | 2 | 저탄소 | AE4320HG |  | Al 탈산 | B | 29 | 86 | 47200 | 90.27 | A | A |  | A | 1 |  | 1 | 1555 | 1555 | 7200 |  |  | 7200 | 77.36 | 11 | 93071 | 1634 |  | Y | 43 | 36 | [7 empty] | 임현진 | 2 |  |  |  |  | Y |  | 109.8 | 12-6 | 0 | 296.02 | A |  | 1624 | 1 | 0.1 | 1570 | 1.25 | 65 | 30 | 282 | 4:42 | 16 | 17 | 0 | 0 |  | 0 | 0 |  | N2 | 2020-03-08 05:21 | 2020-03-08 05:38 | 17 | 2020-03-08 05:09 | 29 |  |  |  |  | Y | [8 empty] | 5.5 | 0 | 9.03 | [23 empty] | 0.14 | 0.14 | A | [9 empty] | 380 | 0 | 402 | 0 | 0 | 221 | 0 | 560 | 0 | 208 | 0 | 0 | 0 | 35
2020-03-07 | A57408 | 1 | 고탄소 | SPS7 |  | Al 탈산 | B | 30 | 33 | 51600 | 92.68 | A | A | A |  | 1 | 1 |  | 1520 | 1586 | 4900 |  |  | 4900 | 41.37 | 14 | 118454 | 1603 |  | Y | 48 | 30 | [7 empty] | 정용태 | 3 |  |  |  |  | Y |  | 105.75 | 13-4 | 191.62 | 0 | A |  | 1603 | 3 | 0.27 | 1563 | 0.91 | 82 | 40 | 274 | 4:34 | 16 | 19 | 48 | 0 |  | 0 |  |  | AR | 2020-03-08 05:25 | 2020-03-08 06:18 | 53 | 2020-03-08 05:24 | 54 | [14 empty] | 239.9 | 0 | [23 empty] | 47.54 | 0 | A | [9 empty] | 1103 | 40 | 910 | 40 | 0 | 0 | 0 | 298 | 0 | 297 | 0 | 0 | 0 | 34
2020-03-07 | C54806 | 3 | 저탄소 | SCM420HI |  | Al 탈산 | I | 5 | 69 | 49700 | 149.4 | A | A | C |  | 1 |  | 1 | 1560 | 1534 | 6600 |  |  | 6600 | 78.76 | 7 | 83800 | 1685 |  | INGOT | 93 | 32 | CR 오버로래들교체및 강종변경하여 잉고트로 작업함 |  | C54803 | 05 |  |  |  | 도주용 | 2 |  | N | Y |  | Y | 4 | 99.35 | 11-10 | 401.38 | 69.3 | A |  | 1663 | 2 | 0.45 | 1587 | 1.62 | 77 |  | 452 | 7:32 | 20 | 20 | 0 | 0 |  | 0 | 10 |  | AR | 2020-03-08 06:35 |  | 14 | 2020-03-08 06:24 | [5 empty] | Y | [5 empty] | N |  |  |  | 15.13 | 0 | [18 empty] | 1.1 |  |  |  |  | 0.09 | 0 | A | [9 empty] | 609 | 1604 | 123 | 207 | 0 | 0 | 0 | 998 | 0 | 299 | 149 | 0 | 0 | 9
2020-03-07 | B57271 | 2 | 저탄소 | AE4320HG | 잔강최소화전 | Al 탈산 | B | 6 | 29 | 51600 | 96.67 | A | A |  | C | 1 |  | 1 | 1555 | 1554 | 6400 |  |  | 6400 | 76.18 | 10 | 84013 | 1637 |  | Y | 42 | 32 |  |  | B57268 | 05 |  |  |  | 임현진 | 2 |  |  |  |  | Y |  | 98.6 | 12-7 | 0 | 218.18 | A |  | 1631 | 1 | 0.09 | 1577 | 1.26 | 72 | 31 | 307 | 5:07 | 16 | 17 | 0 | 0 |  | 0 | 0 |  | N2 | 2020-03-08 06:27 | 2020-03-08 06:46 | 19 | 2020-03-08 06:09 | 37 |  |  |  |  | Y | [8 empty] | 4.5 | 0 | 9.54 | [23 empty] | 0.29 | 0.29 | A | [9 empty] | 363 | 0 | 287 | 0 | 0 | 253 | 0 | 502 | 0 | 203 | 0 | 0 | 0 | 22
2020-03-07 | A57409 | 1 | 고탄소 | SPS7 |  | Al 탈산 | B | 36 | 37 | 51200 | 81.27 | A | A | C |  | 1 | 1 |  | 1520 | 1560 | 4900 |  |  | 4900 | 57.91 | 10 | 84610 | 1596 |  | Y | 40 | 31 | [7 empty] | 정용태 | 3 |  |  |  |  | Y |  | 101.25 | 12-8 | 162.96 | 0 | A |  | 1596 | 3 | 0.26 | 1550 | 1.12 | 69 | 29 | 249 | 4:09 | 16 | 17 | 49 | 0 |  | 0 |  |  | AR | 2020-03-08 06:25 | 2020-03-08 07:26 | 61 | 2020-03-08 06:24 | 62 |  |  |  |  | Y |  |  |  | Y | [5 empty] | 205.25 | 0 | [23 empty] | 50.07 | 0 | A | [9 empty] | 1116 | 32 | 917 | 0 | 0 | 0 | 0 | 396 | 0 | 299 | 0 | 0 | 0 | 36
2020-03-07 | B57272 | 2 | 중탄소 | AE8625HT | 잔강최소화 | Al 탈산 | B | 11 | 39 | 51400 | 100.73 | A | C |  | C | 1 |  | 1 | 1540 | 1555 | 8200 |  |  | 8200 | 87.59 | 16 | 93616 | 1664 |  | Y | 49 | 39 |  |  | B57269 | 05 |  |  |  | 임현진 | 2 |  |  |  |  | Y |  | 106.8 | 13-3 | 0 | 332.17 | A |  | 1649 | 1 | 0.11 | 1585 | 1.49 | 81 | 35 | 283 | 4:43 | 18 | 19 | 0 | 0 |  | 0 | 0 |  | N2 | 2020-03-08 07:29 | 2020-03-08 08:01 | 32 | 2020-03-08 07:14 | 47 |  |  |  |  | Y | [8 empty] | 4 | 0 | 12.86 | [23 empty] | 0.06 | 0.06 | A | [9 empty] | 497 | 0 | 262 | 0 | 0 | 218 | 0 | 499 | 0 | 207 | 0 | 0 | 0 | 34
2020-03-08 | A57410 | 1 | 고탄소 | SPS7 |  | Al 탈산 | B | 31 | 2 | 54700 | 102.45 | C | C | C |  | 1 | 2 |  | 1520 | 1567 | 5200 |  |  | 5200 | 51.22 | 12 | 101532 | 1604 |  | Y | 42 | 34 | [7 empty] | 박안희 | 2 |  |  |  |  | Y |  |  |  | 218.54 | 0 | A |  | 0 | 3 | 0.31 | 1552 | -62.08 | 71 | 29 | 261 | 4:21 | 16 | 16 | 50 | 0 |  | 0 |  |  | AR | 2020-03-08 07:45 | 2020-03-08 08:30 | 45 | 2020-03-08 07:44 | 46 |  |  |  |  | Y |  |  |  | Y | [5 empty] | 136.17 | 0 | [23 empty] | 51.55 | 0 | A | [9 empty] | 1132 | 24 | 880 | 21 | 0 | 0 | 0 | 297 | 0 | 296 | 0 | 0 | 0 | 13
2020-03-08 | C54807 | 3 | 중탄소 | SM45C | 연주시작 | Si 탈산 | T | 5 | 70 | 49150 | 100.25 | C | C | C |  | 1 |  | 1 | 1535 | 1547 | 8800 |  |  | 8800 | 91.53 | 35 | 96145 | 1640 |  | Y | 52 | 48 | [8 empty] | 2 |  |  |  |  | Y |  | 100.85 | 12-1 | 333.74 | 0 | A |  | 1642 | 2 | 0.43 | 1582 | 1.76 | 89 | 41 | 370 | 6:10 | 10 | 12 | 0 | 0 |  | 0 | 15 |  | N2 | 2020-03-08 07:56 |  | 22 | 2020-03-08 07:41 | 37 |  |  |  |  | Y | [5 empty] | Y |  |  |  | 11.93 | 0 | [23 empty] | 0.01 | 0 | A | [9 empty] | 0 | 0 | 362 | 0 | 0 | 0 | 0 | 401 | 0 | 300 | 0 | 0 | 0 | 103 |  |  | 12 |  | 1
2020-03-08 | B57273 | 2 | 중탄소 | AE8625HT | 잔강최소화전 | Al 탈산 | B | 22 | 66 | 50000 | 108.82 | C | C |  | C | 1 |  | 1 | 1540 | 1577 | 7300 |  |  | 7300 | 86.89 | 12 | 84018 | 1654 |  | Y | 50 | 35 |  |  | B57270 | 05 |  |  |  | 고승만 | 2 |  |  | Y |  | Y |  | 107.1 | 12-8 | 0 | 296.41 | A |  | 1630 | 1 | 0.12 | 1571 | 1.17 | 67 | 34 | 223 | 3:43 | 18 | 19 | 0 | 0 |  | 0 | 0 |  | N2 | 2020-03-08 08:40 | 2020-03-08 09:00 | 21 | 2020-03-08 08:22 | 39 |  |  |  |  | Y | [8 empty] | 4.2 | 0 | 9.35 | [23 empty] | 0.11 | 0.11 | A | [9 empty] | 563 | 0 | 276 | 0 | 0 | 210 | 0 | 601 | 0 | 207 | 0 | 0 | 0 | 34
2020-03-08 | A57411 | 1 | 고탄소 | SPS7 |  | Al 탈산 | B | 38 | 20 | 54300 | 100.33 | C | C | C |  | 1 | 1 |  | 1520 | 1604 | 3500 |  |  | 3500 | 29.55 | 14 | 118454 | 1598 |  | Y | 67 | 29 | [7 empty] | 박안희 | 2 | [6 empty] | 105.15 | 13-6 | 157.32 | 0 | A |  | 1598 | 3 | 0.3 | 1552 | 1.39 | 71 | 30 | 256 | 4:16 | 16 | 17 | 51 | 0 |  | 0 |  |  | AR | 2020-03-08 08:45 | 2020-03-08 09:32 | 48 | 2020-03-08 08:44 | 49 |  |  |  |  | Y |  |  |  | Y | [5 empty] | 197.55 | 0 | [23 empty] | 52.64 | 0 | A | [9 empty] | 1185 | 24 | 974 | 15 | 0 | 0 | 0 | 1503 | 0 | 900 | 0 | 0 | 0 | 58
2020-03-08 | C54808 | 3 | 중탄소 | SM45C | 연주종료 | Si 탈산 | T | 21 | 74 | 48850 | 75.7 | C | C | C |  | 1 |  | 1 | 1535 | 1566 | 5400 |  |  | 5400 | 57.82 | 34 | 93398 | 1623 |  | N | 42 | 32 | [8 empty] | 2 |  |  |  |  | Y |  | 96.9 | 11-7 | 165.79 | 0 | A |  | 1606 | 2 | 0.43 | 1562 | 1.57 | 69 | 22 | 355 | 5:55 | 10 | 10 | 0 | 0 |  | 0 | 7 |  | N2 | 2020-03-08 08:46 |  | 45 | 2020-03-08 08:40 | 52 |  |  |  |  | Y | [5 empty] | Y |  |  |  | 10.31 | 0 | [23 empty] | 0.03 | 0 | A | [9 empty] | 0 | 0 | 27 | 0 | 0 | 0 | 0 | 403 | 0 | 201 | 0 | 0 | 0 | 53
2020-03-08 | B57274 | 2 | 저탄소 | AE6418HG | 잔강최소화 | Al 탈산 | B | 29 | 87 | 47150 | 116.57 | C | C |  | C | 1 |  | 1 | 1555 | 1576 | 8000 |  |  | 8000 | 83.27 | 12 | 96073 | 1654 |  | Y | 53 | 44 |  |  | B57271 | 05 |  |  |  | 고승만 | 2 |  |  | Y |  | Y |  | 104.65 | 12-2 | 200.74 | 51.44 | A |  | 1634 | 1 | 0.12 | 1562 | 1.34 | 72 | 21 | 156 | 2:36 | 15 | 20 | 0 | 0 |  | 0 | 0 |  | AR | 2020-03-08 09:53 | 2020-03-08 10:20 | 27 | 2020-03-08 09:30 | 50 |  |  |  |  | Y | [9 empty] | 15.5 | 0 | [23 empty] | 0.22 | 0.22 | B | [9 empty] | 188 | 0 | 61 | 0 | 0 | 0 | 0 | 551 | 0 | 199 | 0 | 0 | 0 | 45 |  |  | 5
2020-03-08 | A57412 | 1 | 고탄소 | SPS7 |  | Al 탈산 | B | 30 | 34 | 50800 | 78.47 | C | C | C |  | 1 | 1 |  | 1520 | 1540 | 5500 |  |  | 5500 | 50 | 13 | 109993 | 1603 |  | Y | 43 | 35 | C54806 잔강받음 B57272 잔강받음 | [6 empty] | 박안희 | 2 |  |  |  |  | Y |  | 105.65 | 13-3 | 273.7 | 0 | A |  | 1603 | 3 | 0.31 | 1557 | 1.31 | 76 | 33 | 243 | 4:03 | 16 | 17 | 52 | 0 |  | 0 |  |  | AR | 2020-03-08 09:49 | 2020-03-08 10:40 | 50 | 2020-03-08 09:49 | 51 |  |  |  |  | Y |  |  |  | Y | [5 empty] | 233.49 | 0 | [23 empty] | 56.31 | 0 | A | [9 empty] | 763 | 55 | 646 | 9 | 0 | 0 | 0 | 0 | 0 | 0 | 0 | 0 | 0 | 23
2020-03-08 | C54809 | 3 | 중탄소 | SM45C | 연주종료 | Si 탈산 | T | 16 | 80 | 49200 | 85.08 | C | C | C |  | 1 |  | 1 | 1535 | 1586 | 5100 |  |  | 5100 | 53.04 | 35 | 96145 | 1615 |  | Y | 41 | 29 |  |  |  | 05 |  |  |  |  | 2 |  | Y |  |  | Y |  | 99 | 11-8 | 148.46 | 0 | A |  | 1603 | 2 | 0.44 | 1560 | 1.19 | 67 | 22 | 382 | 6:22 | 10 | 10 | 0 | 0 |  | 0 | 7 |  | N2 | 2020-03-08 10:01 |  | 34 | 2020-03-08 09:54 | 41 |  |  |  |  | Y | [5 empty] | Y |  |  |  | 10.56 | 0 | [23 empty] | 0 | 0 | A | [9 empty] | 0 | 0 | 317 | 0 | 0 | 0 | 0 | 399 | 0 | 201 | 0 | 0 | 0 | 58 |  |  | 5
2020-03-08 | B57275 | 2 | 저탄소 | AE6418HG | TUNDISH교체전 | Al 탈산 | B | 6 | 30 | 51400 | 114.53 | C | C |  | C | 1 |  | 1 | 1555 | 1545 | 8600 |  |  | 8600 | 81.89 | 14 | 105017 | 1624 |  | Y | 63 | 41 | [7 empty] | 고승만 | 2 |  |  |  |  | N |  | 110.7 | 13-10 | 258.84 | 0 | A |  | 1610 | 1 | 0.09 | 1557 | 1.3 | 67 | 31 | 163 | 2:43 | 15 | 17 | 0 | 0 |  | 0 | 0 |  | AR | 2020-03-08 11:13 | 2020-03-08 11:27 | 15 | 2020-03-08 10:58 | 29 |  |  |  |  | Y | [8 empty] | 3 | 7.26 | 0 | [23 empty] | 0.1 | 0.1 | A | [9 empty] | 205 | 0 | 582 | 0 | 0 | 0 | 0 | 750 | 0 | 357 | 0 | 0 | 0 | 61
2020-03-08 | A57413 | 1 | 고탄소 | SPS7 | TUNDISH교체전 | Al 탈산 | B | 36 | 38 | 51200 | 76.4 | C | C | C |  | 1 | 1 |  | 1520 | 1532 | 5500 |  |  | 5500 | 62.61 | 11 | 87847 | 1599 | 367 | Y | 42 | 37 | [7 empty] | 박안희 | 2 |  |  |  |  | Y |  |  |  | 190.56 | 0 | A |  | 1599 | 3 | 0.29 | 1561 | 1.19 | 80 | 34 | 245 | 4:05 | 16 | 16 | 53 | 0 |  | 0 |  |  | AR | 2020-03-08 10:49 | 2020-03-08 11:44 | 55 | 2020-03-08 10:46 | 58 |  |  |  |  | Y |  |  |  | Y | [5 empty] | 160.28 | 0 | [23 empty] | 0.12 | 0 | A | [9 empty] | 1117 | 18 | 880 | 14 | 0 | 0 | 0 | 299 | 0 | 300 | 0 | 0 | 0 | 8
2020-03-08 | C54810 | 3 | 중탄소 | SM45C | 연주종료 | Si 탈산 | T | 1 | 80 | 48000 | 81.98 | C | C | C |  | 1 |  | 1 | 1535 | 1568 | 6600 |  |  | 6600 | 70.67 | 34 | 93398 | 1619 |  | Y | 41 | 37 |  |  |  | 05 |  |  |  |  | 2 |  | Y |  |  | Y |  | 102.1 | 11-10 | 135.81 | 0 | A |  | 1613 | 2 | 0.42 | 1567 | 1.39 | 74 | 29 | 334 | 5:34 | 10 | 10 | 0 | 0 |  | 0 | 7 |  | N2 | 2020-03-08 11:08 |  | 32 | 2020-03-08 11:00 | 39 |  |  |  |  | Y | [5 empty] | Y |  |  |  | 2.15 | 0 | [23 empty] | 0.01 | 0 | A | [9 empty] | 0 | 0 | 15 | 0 | 0 | 0 | 0 | 397 | 0 | 199 | 0 | 0 | 0 | 61 |  |  | 5
2020-03-08 | B57276 | 2 | 중탄소 | 46MNVNBS5M | TUNDISH교체 | Al 탈산 | B | 11 | 40 | 51600 | 114.9 | C | C |  | C | 1 |  | 1 | 1540 | 1556 | 9000 |  |  | 9000 | 88.64 | 12 | 101532 | 1656 |  | Y | 55 | 45 | [7 empty] | 고승만 | 2 |  |  |  |  | Y |  | 105.6 | 13-2 | 0 | 294.58 | A |  | 1641 | 1 | 0.09 | 1572 | 1.36 | 86 | 28 | 311 | 5:11 | 18 | 18 | 0 | 0 |  | 0 | 0 |  | N2 | 2020-03-08 12:33 | 2020-03-08 13:06 | 34 | 2020-03-08 12:11 | 55 |  |  |  |  | Y | [8 empty] | 4 | 0 | 8.35 | [19 empty] | 2.54 | 1.45 |  |  | 0.45 | 0.45 | A | [9 empty] | 113 | 0 | 41 | 0 | 0 | 0 | 0 | 1002 | 0 | 358 | 0 | 0 | 0 | 45 |  |  | 7 |  | 1
2020-03-08 | A57414 | 1 | 고탄소 | AE1055LS | TUNDISH교체 | Al 탈산 | B | 31 | 3 | 54600 | 102.23 | C | C | C |  | 1 | 1 |  | 1520 | 1536 | 7100 |  |  | 7100 | 83.91 | 10 | 84610 | 1607 |  | Y | 50 | 45 | [7 empty] | 박안희 | 2 |  |  |  |  | Y |  | 97.6 | 13-2 | 0 | 313.61 | A |  | 1607 | 3 | 0.27 | 1568 | 0.76 | 84 | 31 | 327 | 5:27 | 25 | 25 | 54 | 0 |  | 0 |  |  | N2 | 2020-03-08 12:30 | 2020-03-08 13:08 | 38 | 2020-03-08 12:28 | 39 |  |  |  |  | Y |  |  |  | Y | [5 empty] | 0 | 309.65 | [19 empty] | 2.08 |  |  |  | 2.35 | 0 | A | [9 empty] | 0 | 0 | 793 | 0 | 0 | 0 | 0 | 891 | 0 | 725 | 0 | 0 | 0 | 20 |  |  |  |  | 1
2020-03-08 | C54811 | 3 | 중탄소 | SM45C | 연주종료 | Si 탈산 | T | 5 | 71 | 49150 | 76.25 | C | C | C |  | 1 |  | 1 | 1535 | 1600 | 4000 |  |  | 4000 | 40.45 | 36 | 98892 | 1626 | 368 | Y | 44 | 29 |  |  |  | 05 |  |  |  |  | 2 |  | Y |  |  | Y |  | 100 | 11-10 | 192.41 | 0 | A |  | 1611 | 2 | 0.45 | 1570 | 1.78 | 77 | 35 | 351 | 5:51 | 10 | 10 | 0 | 0 |  | 0 | 9 |  | N2 | 2020-03-08 12:11 |  | 38 | 2020-03-08 12:02 | 48 |  |  |  |  | Y | [5 empty] | Y |  |  |  | 4.59 | 0 | [23 empty] | 0 | 0 | A | [9 empty] | 0 | 0 | 241 | 0 | 0 | 0 | 0 | 397 | 0 | 200 | 0 | 0 | 0 | 50 |  |  | 5
2020-03-08 | B57277 | 2 | 중탄소 | 46MNVNBS5M |  | Al 탈산 | B | 22 | 67 | 50150 | 107.13 | C | C |  | C | 1 |  | 1 | 1540 | 1567 | 7300 |  |  | 7300 | 71.9 | 12 | 101532 | 1646 |  | Y | 46 | 36 | [7 empty] | 고승만 | 2 |  |  |  |  | Y |  | 104.45 | 12-5 | 0 | 308.01 | A |  | 1633 | 1 | 0.13 | 1560 | 1.33 | 74 | 30 | 335 | 5:35 | 18 | 18 | 0 | 0 | 100 | 0 | 0 |  | N2 | 2020-03-08 13:32 | 2020-03-08 14:10 | 38 | 2020-03-08 13:12 | 58 |  |  |  |  | Y | [8 empty] | 4 | 0 | 18.63 | [20 empty] | 1.06 |  |  | 0.5 | 0.5 | A | [9 empty] | 148 | 0 | 362 | 0 | 0 | 0 | 0 | 499 | 0 | 155 | 0 | 0 | 0 | 33 |  |  | 5
2020-03-08 | A57415 | 1 | 고탄소 | AE1055LS |  | Al 탈산 | B | 38 | 21 | 53100 | 95.23 | C | C | C |  | 1 | 1 |  | 1520 | 1562 | 4700 |  |  | 4700 | 46.29 | 12 | 101532 | 1598 |  | Y | 42 | 34 | [7 empty] | 박안희 | 3 |  |  |  |  | Y |  | 106.45 | 13-7 | 0 | 309.2 | A |  | 1598 | 3 | 0.26 | 1546 | 1 | 62 | 29 | 364 | 6:04 | 25 | 26 | 55 | 0 |  | 0 |  |  | N2 | 2020-03-08 13:34 | 2020-03-08 14:06 | 33 | 2020-03-08 13:32 | 34 |  |  |  |  | Y |  |  |  | Y | [5 empty] | 0 | 272.11 | [23 empty] | 12.23 | 0 | A | [9 empty] | 16 | 20 | 910 | 0 | 0 | 0 | 0 | 299 | 0 | 298 | 0 | 0 | 0 | 12
2020-03-08 | C54812 | 3 | 중탄소 | SM45C | 연주종료 | Si 탈산 | T | 21 | 75 | 48650 | 77.43 | C | C | C |  | 1 |  | 1 | 1535 | 1575 | 5300 |  |  | 5300 | 40.2 | 48 | 131856 | 1607 |  | N | 41 | 33 |  |  |  | 05 |  |  |  |  | 2 |  | Y |  |  | Y |  | 98.45 | 11-8 | 147.31 | 0 | A |  | 1603 | 2 | 0.43 | 1565 | 1.36 | 72 | 32 | 354 | 5:54 | 10 | 10 | 0 | 0 |  | 0 | 8 |  | N2 | 2020-03-08 13:17 |  | 40 | 2020-03-08 13:10 | 48 |  |  |  |  | Y | [5 empty] | Y |  |  |  | 2.73 | 0 | [23 empty] | 0.79 | 0 | A | [9 empty] | 0 | 0 | 257 | 0 | 0 | 0 | 0 | 403 | 0 | 200 | 0 | 0 | 0 | 53 |  |  | 5
2020-03-08 | B57278 | 2 | 중탄소 | 46MNVNBS5M |  | Al 탈산 | B | 29 | 88 | 47400 | 107.37 | C | C |  | D | 1 |  | 1 | 1540 | 1555 | 7800 |  |  | 7800 | 76.82 | 12 | 101532 | 1635 |  | Y | 47 | 38 | [7 empty] | 고승만 | 2 |  |  |  |  | Y |  | 106.6 | 12-3 | 0 | 322.94 | A |  | 1636 | 1 | 0.13 | 1557 | 0 | 71 | 29 | 267 | 4:27 | 18 | 19 | 0 | 0 |  | 0 | 0 |  | N2 | 2020-03-08 14:35 | 2020-03-08 15:13 | 38 | 2020-03-08 14:13 | 60 |  |  |  |  | Y | [8 empty] | 4.5 | 0 | 17.4 | [20 empty] | 0.69 |  |  | 0.26 | 0.26 | A | [9 empty] | 129 | 0 | 62 | 10 | 0 | 0 | 0 | 500 | 0 | 156 | 0 | 0 | 0 | 68
2020-03-08 | A57416 | 1 | 고탄소 | AE1055LS |  | Al 탈산 | B | 30 | 35 | 51000 | 89.28 | C | C | D |  | 1 | 1 |  | 1520 | 1552 | 4400 |  |  | 4400 | 52 | 10 | 84610 | 1607 |  | Y | 40 | 32 | [7 empty] | 박안희 | 2 | [6 empty] | 99.9 | 12-7 | 0 | 214.33 | A |  | 1607 | 3 | 0.26 | 1548 | 1.2 | 64 | 27 | 251 | 4:11 | 25 | 25 | 56 | 0 |  | 0 |  |  | N2 | 2020-03-08 14:29 | 2020-03-08 15:08 | 39 | 2020-03-08 14:29 | 39 |  |  |  |  | Y |  |  |  | Y | [5 empty] | 0 | 297.82 | [23 empty] | 13.23 | 0 | A | [9 empty] | 0 | 0 | 769 | 24 | 0 | 0 | 0 | 518 | 0 | 449 | 0 | 0 | 0 | 22
2020-03-08 | C54813 | 3 | 중탄소 | SWRCH45 | TUNDISH교체전 | Al 탈산 | T | 16 | 81 | 49050 | 70.88 | C | C | D |  | 1 |  | 1 | 1535 | 1574 | 5000 |  |  | 5000 | 85.08 | 30 | 58770 | 1615 |  | Y | 42 | 30 |  |  |  | 05 |  |  |  |  | 2 |  | Y |  |  |  |  | 96.45 | 11-5 | 196.31 | 0 | A |  | 1611 | 2 | 0.42 | 1565 | 2.56 | 72 | 23 | 319 | 5:19 | 7 | 10 | 0 | 0 |  | 0 | 10 |  | N2 | 2020-03-08 14:15 |  | 51 | 2020-03-08 14:04 | 62 |  |  |  |  | Y | [5 empty] | Y |  |  |  | 7.05 | 0 | [23 empty] | 0.4 | 0 | A | [9 empty] | 0 | 0 | 380 | 0 | 0 | 0 | 0 | 701 | 0 | 199 | 0 | 0 | 0 | 45
2020-03-08 | B57279 | 2 | 중탄소 | 46MNVNBS5M |  | Al 탈산 | B | 6 | 31 | 50900 | 113.92 | C | D |  | D | 1 |  | 1 | 1540 | 1576 | 7600 |  |  | 7600 | 898.24 | 1 | 8461 | 1644 |  | Y | 53 | 39 | [7 empty] | 고승만 | 3 |  |  |  |  | Y |  | 110.2 | 13-9 | 0 | 380.03 | A |  | 1633 | 1 | 0.12 | 1555 | 0 | 69 | 28 | 332 | 5:32 | 18 | 20 | 0 | 0 |  | 0 | 0 |  | N2 | 2020-03-08 15:42 | 2020-03-08 16:17 | 35 | 2020-03-08 15:18 | 59 |  |  |  |  | Y | [8 empty] | 3.5 | 0 | 18.04 | [20 empty] | 1.06 |  |  | 0.34 | 0.34 | A | [9 empty] | 173 | 0 | 368 | 0 | 0 | 0 | 0 | 685 | 0 | 153 | 0 | 0 | 0 | 69
2020-03-08 | A57417 | 1 | 고탄소 | AE1055LS |  | Al 탈산 | B | 36 | 39 | 51100 | 95.1 | C | D | D |  | 1 | 1 |  | 1520 | 1533 | 5700 |  |  | 5700 | 67.37 | 10 | 84610 | 1614 |  | Y | 55 | 33 | [7 empty] | 김덕진 | 2 |  |  | Y | [5 empty] | 0 | 290.95 | A |  | 1614 | 3 | 0.23 | 1557 | 1.46 | 73 | 36 | 274 | 4:34 | 25 | 25 | 57 | 0 |  | 0 |  |  | N2 | 2020-03-08 15:36 | 2020-03-08 16:06 | 30 | 2020-03-08 15:35 | 31 |  |  |  |  | Y |  |  |  | Y | [5 empty] | 0 | 230.59 | [23 empty] | 13.81 | 7.02 | A | [9 empty] | 0 | 0 | 759 | 16 | 0 | 0 | 0 | 299 | 0 | 392 | 0 | 0 | 0 | 21
2020-03-08 | B57280 | 2 | 중탄소 | 46MNVNBS5M |  | Al 탈산 | B | 37 | 33 | 53250 | 101.28 | D | D |  | D | 1 |  | 1 | 1540 | 1565 | 7400 |  |  | 7400 | 87.46 | 10 | 84610 | 1624 |  | Y | 43 | 37 | [7 empty] | 김익규 | 2 |  |  |  |  | Y |  | 98.05 | 12-6 | 0 | 212.57 | A |  | 1630 | 1 | 0.13 | 1549 | 0 | 63 | 17 | 316 | 5:16 | 18 | 19 | 0 | 0 | 80 | 0 | 0 |  | N2 | 2020-03-08 16:45 | 2020-03-08 17:23 | 38 | 2020-03-08 16:24 | 59 |  |  |  |  | Y | [8 empty] | 80 | 0 | 17.19 | [20 empty] | 1.15 |  |  | 0.32 | 0.32 | A | [9 empty] | 124 | 0 | 307 | 0 | 0 | 0 | 0 | 790 | 0 | 0 | 0 | 0 | 0 | 21
2020-03-08 | A57418 | 1 | 고탄소 | AE1055LS |  | Al 탈산 | B | 31 | 4 | 54800 | 82.65 | D | D | D |  | 1 | 1 |  | 1520 | 1536 | 4900 |  |  | 4900 | 48.26 | 12 | 101532 | 1601 |  | Y | 44 | 27 | [7 empty] | 김덕진 | 2 |  |  | Y |  |  |  | 103.65 | 13-9 | 0 | 206.88 | A |  | 1601 | 3 | 0.24 | 1558 | 1.1 | 74 | 38 | 355 | 5:55 | 25 | 25 | 58 | 0 |  | 0 |  |  | N2 | 2020-03-08 16:35 | 2020-03-08 17:08 | 32 | 2020-03-08 16:35 | 32 |  |  |  |  | Y |  |  |  | Y | [5 empty] | 0 | 223.37 | [23 empty] | 13.81 | 8.19 | A | [9 empty] | 81 | 0 | 876 | 27 | 0 | 0 | 0 | 299 | 0 | 198 | 0 | 0 | 0 | 50
2020-03-08 | C54814 | 3 | 중탄소 | SMN440 | 연주시작 | Al 탈산 | T | 5 | 72 | 49000 | 96.35 | D | D | D |  | 1 |  | 1 | 1535 | 1537 | 8700 |  |  | 8700 | 95.97 | 33 | 90651 | 1652 |  | Y | 60 | 47 | [7 empty] | 박지웅 | 3 | [6 empty] | 95.95 | 11-6 | 166.49 | 0 | A |  | 1656 | 2 | 0.4 | 1587 | 2.46 | 93 | 44 | 472 | 7:52 | 13 | 13 | 0 | 0 |  | 0 | 10 |  | AR | 2020-03-08 16:58 |  | 21 | 2020-03-08 16:50 | 29 |  |  |  |  | Y | [5 empty] | N |  |  |  | 9.39 | 0 | [23 empty] | 0.34 | 0 | A |  |  | 5.238 | 32.398 | 52.248 | 0.3 | 9.974 | 1.612 | 1446.9 | 0 | 0 | 1249 | 60 | 0 | 0 | 0 | 1013 | 0 | 300 | 401 | 0 | 0 | 0 |  |  | 12 |  | 1
2020-03-08 | B57281 | 2 | 중탄소 | 46MNVNBS5M | 잔강최소화전 | Al 탈산 | B | 11 | 41 | 51000 | 103.6 | D | D |  | D | 1 |  | 1 | 1540 | 1545 | 7300 |  |  | 7300 | 80.61 | 11 | 90557 | 1644 |  | Y | 42 | 36 | [7 empty] | 김익규 | 3 |  |  |  |  | Y |  | 95.5 | 12-1 | 0.26 | 227.31 | A |  | 1629 | 1 | 0.12 | 1544 | 0 | 58 | 13 | 315 | 5:15 | 18 | 18 | 0 | 0 |  | 0 | 0 |  | N2 | 2020-03-08 17:45 | 2020-03-08 18:23 | 38 | 2020-03-08 17:21 | 63 |  |  |  |  | Y | [8 empty] | 4.5 | 0 | 15.09 | [20 empty] | 1.2 |  |  | 0.31 | 0.31 | A | [9 empty] | 119 | 0 | 302 | 0 | 0 | 0 | 0 | 673 | 0 | 0 | 0 | 0 | 0 | 31
2020-03-08 | A57419 | 1 | 고탄소 | AE1055LS |  | Al 탈산 | B | 38 | 22 | 54300 | 75.57 | D | D | D |  | 1 | 1 |  | 1520 | 1543 | 4900 |  |  | 4900 | 48.26 | 12 | 101532 | 1601 |  | Y | 41 | 35 | [7 empty] | 김덕진 | 2 |  | Y |  |  |  |  | 101.7 | 13-2 | 0 | 195.06 | A |  | 1601 | 3 | 0.23 | 1550 | 1.5 | 66 | 35 | 255 | 4:15 | 25 | 25 | 59 | 0 |  | 0 |  |  | N2 | 2020-03-08 17:44 | 2020-03-08 18:08 | 24 | 2020-03-08 17:44 | 24 |  |  |  |  | Y |  |  |  | Y | [5 empty] | 0 | 215.4 | [23 empty] | 13.81 | 9.54 | A | [9 empty] | 58 | 0 | 834 | 8 | 0 | 0 | 0 | 398 | 0 | 296 | 0 | 0 | 0 | 30
2020-03-08 | C54815 | 3 | 중탄소 | SMN440 | 연주종료 | Al 탈산 | T | 1 | 81 | 47700 | 86.13 | D | D | D |  | 1 |  | 1 | 1535 | 1575 | 5800 |  |  | 5800 | 63.98 | 33 | 90651 | 1622 |  | Y | 41 | 31 | [7 empty] | 박지웅 | 3 |  |  |  |  | Y |  | 95.1 | 11-4 | 64.05 | 0 | A |  | 1624 | 2 | 0.42 | 1556 | 2.43 | 62 | 26 | 376 | 6:16 | 13 | 13 | 0 | 0 |  | 0 | 10 |  | AR | 2020-03-08 17:56 |  | 26 | 2020-03-08 17:39 | 43 |  |  |  |  | Y | [5 empty] | N |  |  |  | 7.1 | 0 | [23 empty] | 0.76 | 0 | A |  |  | 3.814 | 33.552 | 52.175 | 0.335 | 13.679 | 1.555 | 1481.11 | 0 | 0 | 1775 | 0 | 0 | 0 | 0 | 853 | 0 | 301 | 203 | 0 | 0 | 27 |  |  | 5
2020-03-08 | B57282 | 2 | 중탄소 | 46MNVS6 | 잔강최소화 | Si 탈산 | B | 22 | 68 | 49600 | 101.52 | D | D |  | D | 1 |  | 1 | 1540 | 1544 | 7400 |  |  | 7400 | 81.18 | 16 | 91152 | 1636 |  | N | 47 | 38 | [7 empty] | 김익규 | 3 |  |  |  |  | Y |  |  |  | 0 | 242.91 | A |  | 1625 | 1 | 0.14 | 1560 | 1.49 | 66 | 1 | 253 | 4:13 | 15 | 16 | 0 | 0 |  | 0 | 0 |  | N2 | 2020-03-08 18:44 | 2020-03-08 19:37 | 53 | 2020-03-08 18:23 | 73 |  |  |  |  | Y | [8 empty] | 5 | 0 | 11.29 | [23 empty] | 0.26 | 0.26 | A | [9 empty] | 36 | 0 | 27 | 0 | 0 | 0 | 0 | 685 | 0 | 0 | 0 | 0 | 0 | 34
2020-03-08 | A57420 | 1 | 고탄소 | AE1055LS |  | Al 탈산 | B | 30 | 36 | 50600 | 76.22 | D | D | D |  | 1 | 1 |  | 1520 | 1577 | 3900 |  |  | 3900 | 38.41 | 12 | 101532 | 1600 |  | Y | 41 | 33 | [7 empty] | 김덕진 | 2 |  | Y |  |  |  |  | 104.45 | 13-2 | 0 | 212.95 | A |  | 1600 | 3 | 0.23 | 1557 | 1.26 | 73 | 38 | 239 | 3:59 | 25 | 25 | 60 | 0 |  | 0 |  |  | N2 | 2020-03-08 18:45 | 2020-03-08 19:07 | 22 | 2020-03-08 18:44 | 23 |  |  |  |  | Y |  |  |  | Y | [5 empty] | 0 | 0 | [23 empty] | 13.81 | 10.79 | A | [9 empty] | 64 | 0 | 848 | 14 | 0 | 0 | 0 | 297 | 0 | 199 | 0 | 0 | 0 | 8
2020-03-08 | C54816 | 3 | 중탄소 | SMN440 | 연주종료 | Al 탈산 | T | 21 | 76 | 48550 | 93.73 | D | D | D |  | 1 |  | 1 | 1535 | 1520 | 7300 |  |  | 7300 | 88.58 | 30 | 82410 | 1620 |  | Y | 52 | 38 | [7 empty] | 박지웅 | 3 |  |  |  |  | Y |  | 92.35 | 11-2 | 167.14 | 0 | A |  | 1624 | 2 | 0.42 | 1557 | 2.48 | 63 | 21 | 529 | 8:49 | 13 | 13 | 0 | 0 |  | 0 | 10 |  | AR | 2020-03-08 19:06 |  | 20 | 2020-03-08 18:50 | 36 |  |  |  |  | Y | [5 empty] | N |  |  |  | 7.53 | 0 | [23 empty] | 0.54 | 0 | A | [9 empty] | 0 | 0 | 1712 | 0 | 0 | 0 | 0 | 690 | 0 | 300 | 0 | 0 | 0 | 30 |  |  | 5
2020-03-08 | B57283 | 2 | 중탄소 | 46MNVS6 |  | Si 탈산 | B | 29 | 89 | 47100 | 103.92 | D | D |  | D | 1 |  | 1 | 1540 | 1557 | 7300 |  |  | 7300 | 80.09 | 16 | 91152 | 1615 |  | Y | 43 | 37 | [7 empty] | 김익규 | 3 |  |  |  |  | Y |  | 103.5 | 11-10 | 0 | 182.49 | A |  | 1636 | 1 | 0.15 | 1570 | 1.53 | 76 | 32 | 286 | 4:46 | 15 | 15 | 0 | 0 |  | 0 | 0 |  | N2 | 2020-03-08 19:56 | 2020-03-08 20:28 | 33 | 2020-03-08 19:28 | 60 |  |  |  |  | Y | [8 empty] | 5 | 0 | 13.56 | [23 empty] | 0.36 | 0.36 | A | [9 empty] | 39 | 0 | 261 | 0 | 0 | 0 | 0 | 738 | 0 | 0 | 0 | 0 | 0 | 32
2020-03-08 | A57421 | 1 | 고탄소 | AE1055LS |  | Al 탈산 | B | 36 | 40 | 51300 | 71.03 | D | D | D |  | 1 | 1 |  | 1520 | 1538 | 4700 |  |  | 4700 | 55.55 | 10 | 84610 | 1605 |  | Y | 40 | 25 | [7 empty] | 김덕진 | 2 |  | Y | [6 empty] | 0 | 193.15 | A |  | 1605 | 3 | 0.23 | 1556 | 1.58 | 72 | 36 | 265 | 4:25 | 25 | 25 | 61 | 0 |  | 0 |  |  | N2 | 2020-03-08 19:38 | 2020-03-08 20:09 | 31 | 2020-03-08 19:37 | 32 |  |  |  |  | Y |  |  |  | Y | [5 empty] | 0 | 198.43 | [23 empty] | 13.81 | 11.88 | A | [9 empty] | 39 | 0 | 796 | 20 | 0 | 0 | 0 | 300 | 0 | 296 | 0 | 0 | 0 | 22
2020-03-08 | C54817 | 3 | 중탄소 | SMN440 | TUNDISH교체전 | Al 탈산 | T | 16 | 82 | 48900 | 96.9 | D | D | D |  | 1 |  | 1 | 1535 | 1575 | 7600 |  |  | 7600 | 72.81 | 38 | 104386 | 1717 |  | Y | 108 | 41 |  |  |  | 05 |  |  |  | 박지웅 | 3 |  | Y |  |  | Y |  | 103.35 | 12-1 | 156.03 | 0 | A |  | 1618 | 2 | 0.41 | 1558 | 1.76 | 64 | 27 | 355 | 5:55 | 13 | 13 | 0 | 0 |  | 0 | 10 |  | AR | 2020-03-08 20:13 |  | 18 | 2020-03-08 19:56 | 35 |  |  |  |  | Y | [5 empty] | N |  |  |  | 8.7 | 0 | [23 empty] | 0.98 | 0 | A | [9 empty] | 0 | 0 | 1920 | 0 | 0 | 0 | 0 | 606 | 0 | 301 | 0 | 0 | 0 | 0 |  |  | 5
2020-03-08 | B57284 | 2 | 중탄소 | 46MNVS6 |  | Si 탈산 | B | 6 | 32 | 51000 | 112.02 | D | D |  | D | 1 |  | 1 | 1540 | 1554 | 7500 |  |  | 7500 | 82.28 | 16 | 91152 | 1644 |  | Y | 57 | 38 | [7 empty] | 김익규 | 3 |  |  |  |  | Y |  | 94.6 | 12-2 | 0 | 281.17 | A |  | 1622 | 1 | 0.11 | 1565 | 1.26 | 71 | 39 | 257 | 4:17 | 15 | 15 | 0 | 0 |  | 0 | 0 |  | N2 | 2020-03-08 21:07 | 2020-03-08 21:25 | 18 | 2020-03-08 20:46 | 40 |  |  |  |  | Y | [8 empty] | 5 | 0 | 12.73 | [23 empty] | 0.32 | 0.32 | A | [9 empty] | 23 | 0 | 60 | 0 | 0 | 0 | 0 | 824 | 0 | 0 | 0 | 0 | 0 | 21 |  |  | 5
2020-03-08 | A57422 | 1 | 고탄소 | AE1055LS |  | Al 탈산 | B | 37 | 34 | 51300 | 70.55 | D | D | D |  | 1 | 1 |  | 1520 | 1581 | 3500 |  |  | 3500 | 41.37 | 10 | 84610 | 1586 |  | Y | 40 | 19 | [7 empty] | 김덕진 | 2 |  | Y | [6 empty] | 0 | 171.3 | A |  | 1586 | 3 | 0.23 | 1553 | 1.06 | 69 | 33 | 260 | 4:20 | 25 | 25 | 62 | 0 |  | 0 |  |  | N2 | 2020-03-08 20:37 | 2020-03-08 21:10 | 33 | 2020-03-08 20:36 | 33 |  |  |  |  | Y |  |  |  | Y | [5 empty] | 0 | 177.3 | [23 empty] | 13.81 | 13.1 | A | [9 empty] | 57 | 0 | 786 | 24 | 0 | 0 | 0 | 301 | 0 | 199 | 0 | 0 | 0 | 25
2020-03-08 | C54818 | 3 | 고탄소 | SM55CI |  | Al 탈산 | I | 5 | 73 | 49150 | 98.68 | D | D | D |  | 1 |  | 1 | 1560 | 1609 | 6200 |  |  | 6200 | 63.14 | 10 | 98200 | 1643 |  | INGOT | 43 | 31 |  |  |  | 05 |  |  |  | 박지웅 |  |  | Y |  |  | Y |  | 104.1 | 12-4 | 58.91 | 0 | A |  | 1634 | 2 | 0.42 | 1572 | 1.82 | 85 |  | 398 | 6:38 | 20 | 20 | 0 | 0 |  | 0 | 10 |  | N2 | 2020-03-08 21:39 |  | 21 | 2020-03-08 21:17 | [5 empty] | Y | [5 empty] | N |  |  |  | 11.72 | 0 | [18 empty] | 1.2 |  |  |  |  | 1.37 | 0 | A | [9 empty] | 0 | 0 | 697 | 0 | 0 | 0 | 0 | 753 | 0 | 300 | 0 | 0 | 0 | 66
2020-03-08 | A57423 | 1 | 고탄소 | AE1055LS |  | Al 탈산 | B | 38 | 23 | 54000 | 73.68 | D | D | D |  | 1 | 1 |  | 1520 | 1547 | 4500 |  |  | 4500 | 29.55 | 18 | 152298 | 1602 |  | Y | 40 | 24 | [7 empty] | 김덕진 | 2 |  | Y |  |  |  |  | 103.75 | 13-4 | 0.08 | 235.44 | A |  | 1602 | 3 | 0.23 | 1546 | 1.81 | 62 | 31 | 257 | 4:17 | 25 | 25 | 63 | 0 |  | 0 |  |  | N2 | 2020-03-08 21:41 | 2020-03-08 22:10 | 28 | 2020-03-08 21:40 | 30 |  |  |  |  | Y |  |  |  | Y | [5 empty] | 0 | 175.09 | [23 empty] | 13.85 | 14.42 | A | [9 empty] | 92 | 0 | 888 | 15 | 0 | 0 | 0 | 298 | 0 | 200 | 51 | 0 | 0 | 24
2020-03-08 | B57285 | 2 | 중탄소 | 46MNVS6 | TUNDISH교체전 | Si 탈산 | B | 11 | 42 | 51000 | 103.15 | D | D |  | B | 1 |  | 1 | 1540 | 1575 | 7500 |  |  | 7500 | 88.88 | 15 | 84383 | 1625 |  | Y | 48 | 40 |  |  | B57282 | 05 |  |  |  | 김익규 | 3 |  |  | Y |  | Y |  | 107.5 | 13-3 | 0 | 265.13 | A |  | 1623 | 1 | 0.09 | 1566 | 1.61 | 72 | 34 | 241 | 4:01 | 15 | 16 | 0 | 0 | 40 | 0 | 0 |  | N2 | 2020-03-08 22:14 | 2020-03-08 22:22 | 9 | 2020-03-08 21:51 | 31 |  |  |  |  | Y | [8 empty] | 3 | 0 | 9.67 | [23 empty] | 0.06 | 0.06 | A | [9 empty] | 77 | 0 | 305 | 0 | 0 | 0 | 0 | 968 | 0 | 0 | 0 | 0 | 0 | 23 |  |  | 5
2020-03-08 | C54819 | 3 | 중탄소 | SM35C | 연주시작 | Al 탈산 | T | 1 | 82 | 47750 | 101.7 | D | D | B |  | 1 |  | 1 | 1535 | 1558 | 7900 |  |  | 7900 | 82.17 | 35 | 96145 | 1660 |  | Y | 54 | 45 |  |  |  | 05 |  |  |  | 박지웅 | 3 |  | Y |  |  | Y |  | 98.55 | 11-7 | 177.6 | 0 | A |  | 1651 | 2 | 0.43 | 1588 | 2.03 | 87 | 40 | 522 | 8:42 | 10 | 10 | 0 | 0 |  | 0 | 10 |  | N2 | 2020-03-08 22:46 |  | 20 | 2020-03-08 22:29 | 37 |  |  |  |  | Y | [5 empty] | Y |  |  |  | 7.09 | 0 | [23 empty] | 1.83 | 0 | A | [9 empty] | 0 | 0 | 767 | 0 | 0 | 0 | 0 | 599 | 0 | 301 | 0 | 0 | 0 | 13 |  |  | 9 |  | 1
2020-03-08 | B57286 | 2 | 중탄소 | KFMN443VS | TUNDISH교체 | Al 탈산 | B | 22 | 69 | 49650 | 108.27 | D | B |  | B | 1 |  | 1 | 1540 | 1555 | 8500 |  |  | 8500 | 87.84 | 17 | 96764 | 1675 | 364 | Y | 56 | 41 |  |  | B57283 | 05 |  |  |  | 김익규 | 2 |  |  | Y |  | Y |  | 108.05 | 12-8 | 247.47 | 0 | A |  | 1648 | 1 | 0.09 | 1572 | 1.56 | 83 | 39 | 263 | 4:23 | 15 | 21 | 0 | 0 |  | 0 | 0 |  | Ar | 2020-03-08 23:19 | 2020-03-08 23:55 | 35 | 2020-03-08 23:02 | 53 |  |  |  |  | Y | [8 empty] | 4 | 6.34 | 10.29 | [19 empty] | 2.19 |  |  |  | 0.08 | 0.08 | A | [9 empty] | 0 | 0 | 91 | 40 | 0 | 0 | 0 | 790 | 0 | 0 | 0 | 0 | 0 | 0 |  |  |  |  | 1
2020-03-08 | A57424 | 1 | 고탄소 | P-AE1055LSM |  | Al 탈산 | B | 30 | 37 | 51400 | 80.48 | D | B | B |  | 1 | 1 |  | 1520 | 1546 | 4700 |  |  | 4700 | 92.58 | 6 | 50766 | 1596 | 360 | Y | 42 | 30 | [17 empty] | 0 | 315.95 | A |  | 1596 | 3 | 0.23 | 1544 | 1.37 | 60 | 29 | 281 | 4:41 | 25 | 30 | 64 | 0 |  | 0 |  |  | N2 | 2020-03-08 22:55 | 2020-03-08 23:11 | 17 | 2020-03-08 22:54 | 18 |  |  |  |  | Y |  |  |  | Y | [5 empty] | 0 | 213.42 | [23 empty] | 15.84 | 14.45 | A |  |  | 5.572 | 28.763 | 53.305 | 0.229 | 9.566 | 1.853 | 1751.92 | 74 | 0 | 846 | 32 | 0 | 0 | 0 | 497 | 0 | 451 | 0 | 0 | 0 | 0
2020-03-08 | C54820 | 3 | 중탄소 | SM35C | 연주종료 | Al 탈산 | T | 21 | 77 | 0 | 102.93 | B | B | B |  | 1 |  | 1 | 1535 | 1549 | 6500 |  |  | 6500 | 69.59 | 34 | 93398 | 1626 |  | Y | 58 | 36 |  |  | C54818 | 04 |  |  |  | 박재승 | 3 |  | N | Y |  | Y |  | 151.45 |  | 167.16 | 0 | A |  | 1615 | 2 | 0.6 | 1577 | 1.31 | 76 | 37 | 341 | 5:41 | 10 | 11 | 0 | 0 |  | 0 | 10 |  | N2 | 2020-03-08 23:52 |  | 22 | 2020-03-08 23:36 | 38 |  |  |  |  | Y | [5 empty] | Y |  |  |  | 7.68 | 0 | [23 empty] | 1.83 | 0 | A | [9 empty] | 0 | 0 | 22 | 0 | 0 | 0 | 0 | 396 | 0 | 300 | 0 | 0 | 0 | 0
2020-03-08 | A57425 | 1 | 고탄소 | P-AE1055LSM |  | Al 탈산 | B | 31 | 5 | 54400 | 86.05 | B | B | B |  | 1 | 1 |  | 1520 | 1578 | 4900 |  |  | 4900 | 58.48 | 10 | 83784 | 1605 |  | Y | 41 | 35 | [7 empty] | 이호남 | 2 |  | Y |  |  |  |  | 102.7 | 13-7 | 0 | 285.22 | A |  | 1605 | 3 | 0.28 | 1551 | 1.2 | 67 | 29 | 298 | 4:58 | 25 | 30 | 65 | 0 |  | 0 |  |  | N2 | 2020-03-08 23:59 | 2020-03-09 00:16 | 17 | 2020-03-08 23:57 | 18 |  |  |  |  | Y |  |  |  | Y | [5 empty] | 0 | 258.86 | [23 empty] | 15.84 | 23.98 | A |  |  | 5.721 | 28.612 | 53.702 | 0.248 | 9.386 | 1.876 | 1751.92 | 64 | 0 | 777 | 21 | 0 | 0 | 0 | 547 | 0 | 478 | 0 | 0 | 0 | 69
2020-03-08 | B57287 | 2 | 중탄소 | KFMN443VS |  | Al 탈산 | B | 36 | 41 | 51450 | 104.77 | B | B |  | B | 1 |  | 1 | 1540 | 1526 | 8000 |  |  | 8000 | 82.68 | 17 | 96764 | 1645 |  | Y | 50 | 38 |  |  | B57284 | 05 |  |  |  | 임승우 | 2 |  |  |  |  | Y |  | 104.15 | 12-10 | 234.33 | 0 | A |  | 1628 | 1 | 0.1 | 1563 | 1.18 | 74 | 37 | 228 | 3:48 | 15 | 16 | 0 | 0 |  | 0 | 0 |  | Ar | 2020-03-09 00:20 | 2020-03-09 00:59 | 39 | 2020-03-09 00:03 | 56 |  |  |  |  | Y | [8 empty] | 4 | 1.67 | 11.9 | [23 empty] | 0.05 | 0.05 | A | [9 empty] | 0 | 0 | 100 | 0 | 0 | 0 | 0 | 706 | 0 | 0 | 0 | 0 | 0 | 0
2020-03-08 | C54821 | 3 | 중탄소 | SM35C | 연주종료 | Al 탈산 | T | 5 | 74 | 49150 | 94.95 | B | B | B |  | 1 |  | 1 | 1535 | 1538 | 5800 |  |  | 5800 | 60.33 | 35 | 96145 | 1632 | 371 | Y | 44 | 33 | [7 empty] | 박재승 | 3 |  |  |  |  | Y |  | 94 | 11-4 | 268.49 | 0 | A |  | 1621 | 2 | 0.44 | 1577 | 1.42 | 76 | 31 | 401 | 6:41 | 10 | 12 | 0 | 0 |  | 0 | 15 |  | N2 | 2020-03-09 00:54 |  | 33 | 2020-03-09 00:34 | 53 |  |  |  |  | Y | [5 empty] | Y |  |  |  | 7.97 | 0 | [23 empty] | 1.83 | 0 | A | [9 empty] | 0 | 0 | 203 | 0 | 0 | 0 | 0 | 549 | 0 | 300 | 95 | 0 | 0 | 6 |  |  | 5
2020-03-08 | A57426 | 1 | 고탄소 | P-AE1055LSM |  | Al 탈산 | B | 37 | 35 | 51700 | 84.83 | B | B | B |  | 1 | 1 |  | 1520 | 1573 | 4000 |  |  | 4000 | 39.4 | 12 | 101532 | 1594 |  | Y | 41 | 28 | [7 empty] | 이호남 | 2 |  | Y |  |  |  |  | 103.45 | 13-1 | 0 | 170.79 | A |  | 1591 | 3 | 0.26 | 1552 | 0.91 | 68 | 33 | 296 | 4:56 | 25 | 30 | 66 | 0 |  | 0 |  |  | N2 | 2020-03-09 00:54 | 2020-03-09 01:19 | 25 | 2020-03-09 00:53 | 27 |  |  |  |  | Y |  |  |  | Y | [5 empty] | 0 | 243.97 | [23 empty] | 15.84 | 40.68 | A |  |  | 5.315 | 30.639 | 52.285 | 0.254 | 9.837 | 1.706 | 1483.24 | 72 | 0 | 784 | 25 | 0 | 0 | 0 | 451 | 0 | 382 | 0 | 0 | 0 | 9
2020-03-08 | B57288 | 2 | 중탄소 | KFMN443VS |  | Al 탈산 | B | 6 | 33 | 50900 | 95.22 | B | B |  | B | 1 |  | 1 | 1540 | 1535 | 7200 |  |  | 7200 | 74.41 | 17 | 96764 | 1636 |  | Y | 46 | 36 | [7 empty] | 임승우 | 3 |  |  |  |  | Y |  | 106.2 | 13-4 | 312.56 | 0 | A |  | 1624 | 1 | 0.09 | 1570 | 1.59 | 81 | 33 | 185 | 3:05 | 15 | 16 | 0 | 0 | 55 | 0 | 0 |  | Ar | 2020-03-09 01:17 | 2020-03-09 02:01 | 44 | 2020-03-09 01:01 | 60 |  |  |  |  | Y | [8 empty] | 4 | 0 | 11.62 | [23 empty] | 0.04 | 0.04 | A | [9 empty] | 0 | 0 | 0 | 40 | 0 | 0 | 0 | 722 | 0 | 0 | 0 | 0 | 0 | 12
2020-03-08 | A57427 | 1 | 고탄소 | P-AE1055LSM |  | Al 탈산 | B | 38 | 24 | 54000 | 87.38 | B | B | B |  | 1 | 1 |  | 1520 | 1575 | 4900 |  |  | 4900 | 48.26 | 12 | 101532 | 1586 |  | Y | 43 | 34 |  |  | A57424 |  |  |  |  | 이호남 | 2 |  |  | Y |  |  |  | 109.3 | 13-10 | 0 | 254.17 | A |  | 1588 | 3 | 0.25 | 1546 | 1 | 62 | 30 | 290 | 4:50 | 25 | 30 | 67 | 0 |  | 0 |  |  | N2 | 2020-03-09 01:51 | 2020-03-09 02:21 | 30 | 2020-03-09 01:50 | 31 |  |  |  |  | Y |  |  |  | Y | [5 empty] | 0 | 242.9 | [23 empty] | 15.84 | 60.55 | A |  |  | 4.61 | 29.473 | 54.937 | 0.17 | 11.916 | 1.863 | 1844.26 | 63 | 0 | 849 | 35 | 0 | 0 | 0 | 646 | 0 | 504 | 0 | 0 | 0 | 13
2020-03-08 | B57289 | 2 | 중탄소 | KFMN443VS |  | Al 탈산 | B | 11 | 43 | 51000 | 90.03 | B | B |  | B | 1 |  | 1 | 1540 | 1547 | 6900 |  |  | 6900 | 71.31 | 17 | 96764 | 1637 |  | Y | 41 | 35 | [7 empty] | 임승우 | 2 |  |  |  |  | Y |  | 107.5 | 13-3 | 113.62 | 0 | A |  | 1614 | 1 | 0.1 | 1565 | 1.35 | 76 | 29 | 185 | 3:05 | 15 | 16 | 0 | 0 | 65 | 0 | 0 |  | Ar | 2020-03-09 02:09 | 2020-03-09 03:02 | 53 | 2020-03-09 01:53 | 69 |  |  |  |  | Y | [8 empty] | 4 | 0 | 12.49 | [23 empty] | 0.08 | 0.08 | A | [9 empty] | 24 | 0 | 101 | 0 | 0 | 0 | 0 | 733 | 0 | 0 | 0 | 0 | 0 | 0
2020-03-08 | C54822 | 3 | 중탄소 | SM35C | 연주종료 | Al 탈산 | T | 16 | 83 | 48300 | 91.75 | B | B | B |  | 1 |  | 1 | 1535 | 1525 | 7100 |  |  | 7100 | 69.86 | 37 | 101639 | 1625 |  | Y | 52 | 1 | [7 empty] | 박재승 | 3 |  |  |  |  | Y |  | 98.85 | 11-7 | 297.76 | 0 | A |  | 1612 | 2 | 0.45 | 1572 | 1.54 | 71 | 24 | 387 | 6:27 | 10 | 10 | 0 | 0 |  | 0 | 10 |  | N2 | 2020-03-09 02:19 |  | 25 | 2020-03-09 02:04 | 40 |  |  |  |  | Y | [5 empty] | Y |  |  |  | 7.38 | 0 | [23 empty] | 1.83 | 0 | A |  |  | 8.271 | 32.064 | 47.659 | 0.287 | 5.762 | 1.486 | 1459.39 | 0 | 0 | 0 | 0 | 0 | 0 | 0 | 402 | 0 | 299 | 0 | 0 | 0 | 0 |  |  | 5
2020-03-08 | A57428 | 1 | 고탄소 | P-AE1055LSM |  | Al 탈산 | B | 30 | 38 | 51200 | 86.22 | B | B | B |  | 1 | 1 |  | 1520 | 1577 | 3900 |  |  | 3900 | 38.41 | 12 | 101532 | 1594 |  | Y | 41 | 30 | [7 empty] | 이호남 | 2 |  | Y | [6 empty] | 0 | 270.19 | A |  | 1587 | 3 | 0.23 | 1547 | 0.91 | 63 | 28 | 251 | 4:11 | 25 | 30 | 68 | 0 |  | 0 |  |  | N2 | 2020-03-09 02:59 | 2020-03-09 03:28 | 29 | 2020-03-09 02:58 | 30 |  |  |  |  | Y |  |  |  | Y | [5 empty] | 0 | 257.59 | [23 empty] | 15.84 | 82.98 | A |  |  | 4.236 | 29.405 | 54.785 | 0.082 | 12.933 | 1.863 | 1844.26 | 72 | 0 | 789 | 36 | 0 | 0 | 0 | 549 | 0 | 460 | 0 | 0 | 0 | 9
2020-03-08 | B57290 | 2 | 중탄소 | KFMN443VS | 잔강최소화전 | Al 탈산 | B | 22 | 70 | 49250 | 108.05 | B | B |  | B | 1 |  | 1 | 1540 | 1544 | 7300 |  |  | 7300 | 71.25 | 18 | 102456 | 1635 |  | Y | 49 | 39 | [7 empty] | 임승우 | 2 |  |  |  |  | Y |  | 104.05 | 12-4 | 186.69 | 0 | A |  | 1615 | 1 | 0.12 | 1561 | 1.26 | 72 | 34 | 200 | 3:20 | 15 | 16 | 0 | 0 |  | 0 | 0 |  | Ar | 2020-03-09 03:32 | 2020-03-09 04:02 | 30 | 2020-03-09 03:06 | 56 |  |  |  |  | Y | [8 empty] | 4.7 | 0 | 18.64 | [23 empty] | 0.2 | 0.2 | A | [9 empty] | 40 | 0 | 70 | 0 | 0 | 0 | 0 | 747 | 0 | 0 | 0 | 0 | 0 | 0
2020-03-08 | C54823 | 3 | 중탄소 | SM35C | 연주종료 | Al 탈산 | T | 1 | 83 | 47800 | 88.05 | B | B | B |  | 1 |  | 1 | 1535 | 1518 | 7200 |  |  | 7200 | 58.25 | 45 | 123615 | 1633 |  | Y | 52 | 35 | [7 empty] | 박재승 | 3 |  |  |  |  | Y |  | 95.35 | 11-4 | 165.71 | 0 | A |  | 1625 | 2 | 0.44 | 1572 | 2.41 | 71 | 29 | 517 | 8:37 | 10 | 12 | 0 | 0 |  | 0 | 10 |  | N2 | 2020-03-09 03:45 |  | 20 | 2020-03-09 03:30 | 35 |  |  |  |  | Y | [5 empty] | Y |  |  |  | 7.95 | 0 | [23 empty] | 1.83 | 0 | A |  |  | 7.957 | 32.624 | 47.264 | 0.274 | 5.939 | 1.448 | 1459.39 | 0 | 0 | 166 | 0 | 0 | 0 | 0 | 396 | 0 | 300 | 0 | 0 | 0 | 0
2020-03-08 | A57429 | 1 | 고탄소 | P-AE1055LSM |  | Al 탈산 | B | 31 | 6 | 54500 | 82.67 | B | B | B |  | 1 | 1 |  | 1520 | 1538 | 5000 |  |  | 5000 | 59.09 | 10 | 84610 | 1600 |  | Y | 40 | 31 | [7 empty] | 이호남 | 2 |  |  | Y |  |  |  | 104.9 | 13-9 | 0 | 256.89 | A |  | 1594 | 3 | 0.23 | 1551 | 1.05 | 67 | 25 | 261 | 4:21 | 25 | 30 | 69 | 0 |  | 0 |  |  | N2 | 2020-03-09 03:52 | 2020-03-09 04:35 | 43 | 2020-03-09 03:50 | 44 | [8 empty] | Y | [5 empty] | 0 | 234.39 | [23 empty] | 15.84 | 110.28 | A |  |  | 3.882 | 29.424 | 52.684 | 0.135 | 13.571 | 1.79 | 1774.41 | 65 | 0 | 820 | 23 | 0 | 0 | 0 | 550 | 0 | 453 | 0 | 0 | 0 | 23
2020-03-08 | B57291 | 2 | 중탄소 | SM35C | 잔강최소화 | Al 탈산 | B | 36 | 42 | 50800 | 95.68 | B | B |  | B | 1 |  | 1 | 1540 | 1546 | 7700 |  |  | 7700 | 82.73 | 11 | 93071 | 1645 |  | Y | 56 | 52 | [7 empty] | 임승우 | 2 |  |  |  |  | Y |  | 102.5 | 12-8 | 252.14 | 0 | A |  | 1631 | 1 | 0.12 | 1585 | 1.34 | 84 | 32 | 210 | 3:30 | 13 | 14 | 0 | 0 |  | 0 | 0 |  | N2 | 2020-03-09 04:21 | 2020-03-09 05:16 | 55 | 2020-03-09 04:13 | 63 |  |  |  |  | Y | [8 empty] | 4.5 | 6.53 | 3.28 | [23 empty] | 0.05 | 0.05 | A | [9 empty] | 0 | 0 | 33 | 0 | 0 | 165 | 0 | 703 | 0 | 0 | 0 | 0 | 0 | 0 |  |  | 2
2020-03-08 | C54824 | 3 | 중탄소 | SM35CM3 | 연주종료 | Si 탈산 | T | 21 | 78 | 48450 | 92.52 | B | B | B |  | 1 |  | 1 | 1535 | 1577 | 5400 |  |  | 5400 | 93.61 | 21 | 57687 | 1621 |  | N | 42 | 33 | [7 empty] | 박재승 | 3 |  |  |  |  | N |  | 97.75 | 11-7 | 189.29 | 0 | A |  | 1605 | 2 | 0.43 | 1557 | 1.26 | 56 | 22 | 412 | 6:52 | 13 | 14 | 0 | 0 |  | 0 | 10 |  | N2 | 2020-03-09 05:03 |  | 8 | 2020-03-09 04:50 | 21 |  |  |  |  | Y | [5 empty] | N |  |  |  | 8.6 | 0 | [23 empty] | 1.83 | 0 | A | [9 empty] | 0 | 0 | 20 | 0 | 0 | 0 | 0 | 798 | 0 | 0 | 0 | 0 | 0 | 0 |  |  | 5
2020-03-08 | A57430 | 1 | 고탄소 | P-AE1055LSM |  | Al 탈산 | B | 37 | 36 | 51600 | 82.77 | B | B | B |  | 1 | 1 |  | 1520 | 1563 | 4000 |  |  | 4000 | 39.4 | 12 | 101532 | 1594 | 362 | Y | 40 | 26 | [7 empty] | 이호남 | 2 |  | Y |  |  |  |  | 104.95 | 13-2 | 0 | 230.93 | A |  | 1594 | 3 | 0.26 | 1546 | 1.14 | 62 | 24 | 269 | 4:29 | 25 | 30 | 70 | 0 |  | 0 |  |  | N2 | 2020-03-09 05:05 | 2020-03-09 05:37 | 32 | 2020-03-09 05:04 | 33 |  |  |  |  | Y |  |  |  | Y | [5 empty] | 0 | 238.81 | [23 empty] | 15.84 | 111.67 | A |  |  | 4.062 | 30.981 | 53.517 | 0.079 | 13.175 | 1.727 | 1680.84 | 58 | 0 | 794 | 16 | 0 | 0 | 0 | 299 | 0 | 296 | 0 | 0 | 0 | 16
2020-03-08 | B57292 | 2 | 중탄소 | SM35C |  | Al 탈산 | B | 6 | 34 | 50950 | 89.18 | B | B |  | B | 1 |  | 1 | 1540 | 1565 | 5500 |  |  | 5500 | 55.47 | 17 | 99149 | 1635 |  | Y | 41 | 30 |  |  | B57289 | 02 |  |  |  | 임승우 | 2 |  |  |  |  | Y |  |  |  | 150.8 | 0 | A |  | 1618 | 1 | 0.11 | 1565 | 1.39 | 64 | 27 | 194 | 3:14 | 15 | 16 | 0 | 0 |  | 0 | 0 |  | N2 | 2020-03-09 05:25 | 2020-03-09 06:14 | 49 | 2020-03-09 05:04 | 70 |  |  |  |  | Y | [8 empty] | 4.5 | 11.83 | 0 | [23 empty] | 0.01 | 0.01 | A | [9 empty] | 0 | 0 | 30 | 0 | 0 | 192 | 0 | 603 | 0 | 0 | 0 | 0 | 0 | 12 |  |  | 2
2020-03-08 | C54825 | 3 | 중탄소 | SM35CM3 | 연주종료 | Si 탈산 | T | 5 | 75 | 49350 | 91.55 | B | B | C |  | 1 |  | 1 | 1535 | 1561 | 5800 |  |  | 5800 | 63.98 | 33 | 90651 | 1627 |  | Y | 50 | 34 | [7 empty] | 박재승 | 3 |  |  |  |  | Y |  | 100.35 | 11-10 | 247.2 | 0 | A |  | 1613 | 2 | 0.44 | 1551 | 2 | 50 | 21 | 665 | 11:05 | 13 | 13 | 0 | 0 |  | 0 | 11 |  | N2 | 2020-03-09 06:11 |  | 14 | 2020-03-09 06:00 | 25 |  |  |  |  | Y | [5 empty] | N |  |  |  | 11.81 | 0 | [23 empty] | 1.83 | 0 | A | [9 empty] | 0 | 0 | 0 | 0 | 0 | 0 | 0 | 401 | 0 | 0 | 0 | 0 | 0 | 0 |  |  | 7
2020-03-08 | A57431 | 1 | 고탄소 | P-AE1055LSM |  | Al 탈산 | B | 38 | 25 | 53500 | 81.52 | B | B | C |  | 1 | 1 |  | 1520 | 1552 | 4500 |  |  | 4500 | 44.32 | 12 | 101532 | 1588 |  | Y | 40 | 29 | [7 empty] | 이호남 | 2 |  | Y |  |  |  |  | 107.15 | 13-7 | 0 | 220.52 | A |  | 1588 | 3 | 0.27 | 1548 | 0.98 | 64 | 28 | 291 | 4:51 | 25 | 30 | 71 | 0 |  | 0 |  |  | N2 | 2020-03-09 06:12 | 2020-03-09 06:41 | 29 | 2020-03-09 06:11 | 29 |  |  |  |  | Y |  |  |  | Y | [5 empty] | 0 | 232.11 | [23 empty] | 15.84 | 112.97 | A |  |  | 3.555 | 30.267 | 54.609 | 0.095 | 15.361 | 1.804 | 1859.33 | 64 | 0 | 844 | 33 | 0 | 0 | 0 | 298 | 0 | 298 | 0 | 0 | 0 | 25
2020-03-08 | B57293 | 2 | 중탄소 | SM35C |  | Al 탈산 | B | 11 | 44 | 51000 | 106.95 | B | B |  | C | 1 |  | 1 | 1540 | 1564 | 5900 |  |  | 5900 | 63.05 | 12 | 93571 | 1635 |  | Y | 52 | 30 | [7 empty] | 임승우 | 2 |  |  |  |  | Y |  |  |  | 194.27 | 0 | A |  | 1621 | 1 | 0.1 | 1566 | 1.29 | 65 | 26 | 183 | 3:03 | 15 | 17 | 0 | 0 |  | 0 | 0 |  | N2 | 2020-03-09 06:46 | 2020-03-09 07:19 | 33 | 2020-03-09 06:26 | 53 |  |  |  |  | Y | [9 empty] | 8.26 | 0 | [23 empty] | 0.18 | 0.18 | A | [9 empty] | 0 | 0 | 30 | 0 | 0 | 219 | 0 | 605 | 0 | 0 | 0 | 0 | 0 | 10
2020-03-08 | A57432 | 1 | 고탄소 | P-AE1055LSM |  | Al 탈산 | B | 30 | 39 | 50600 | 95.92 | B | C | C |  | 1 | 1 |  | 1520 | 1547 | 6100 |  |  | 6100 | 60.08 | 12 | 101532 | 1581 |  | Y | 47 | 38 | [7 empty] | 이호남 | 2 |  | N | Y |  |  |  | 109.15 | 13-6 | 0 | 279.44 | A |  | 1581 | 3 | 0.26 | 1551 | 0.63 | 67 | 33 | 251 | 4:11 | 25 | 30 | 72 | 0 |  | 0 |  |  | N2 | 2020-03-09 07:23 | 2020-03-09 07:46 | 24 | 2020-03-09 07:22 | 24 |  |  |  |  | Y |  |  |  | Y | [5 empty] | 0 | 286.08 | [23 empty] | 22.1 | 113.54 | A |  |  | 4.262 | 28.409 | 57.733 | 0.065 | 13.545 | 2.032 | 1946.29 | 0 | 0 | 939 | 0 | 0 | 0 | 0 | 813 | 0 | 668 | 0 | 0 | 0 | 14
2020-03-08 | C54826 | 3 | 중탄소 | SM35CM3 | TUNDISH교체전 | Si 탈산 | T | 16 | 84 | 48350 | 88.12 | B | C | C |  | 1 |  | 1 | 1535 | 1553 | 6600 |  |  | 6600 | 70.67 | 34 | 93398 | 1644 |  | N | 45 | 44 | [7 empty] | 박재승 | 3 |  |  |  |  | N |  | 93.65 | 11-2 | 168.89 | 0 | A |  | 1627 | 2 | 0.43 | 1577 | 1.61 | 76 | 28 | 371 | 6:11 | 13 | 13 | 0 | 0 |  | 0 | 12 |  | N2 | 2020-03-09 07:16 |  | 28 | 2020-03-09 07:04 | 40 |  |  |  |  | Y | [5 empty] | N |  |  |  | 9.26 | 0 | [23 empty] | 0 | 0 | A | [9 empty] | 0 | 0 | 148 | 0 | 0 | 0 | 0 | 618 | 0 | 0 | 0 | 0 | 0 | 17 |  |  | 6
2020-03-09 | B57294 | 2 | 중탄소 | SM35C |  | Al 탈산 | B | 22 | 71 | 49150 | 107.43 | C | C |  | C | 1 |  | 1 | 1540 | 1564 | 6300 |  |  | 6300 | 65.51 | 12 | 96167 | 1634 |  | Y | 47 | 35 |  |  | C54824 | 06 |  |  |  | 고승만 | 2 |  |  | Y |  | Y |  | 109.05 | 12-9 | 300.45 | 0 | A |  | 1621 | 1 | 0.12 | 1570 | 1.1 | 69 | 28 | 184 | 3:04 | 15 | 16 | 0 | 0 |  | 0 | 0 |  | N2 | 2020-03-09 07:51 | 2020-03-09 08:29 | 39 | 2020-03-09 07:28 | 61 |  |  |  |  | Y | [8 empty] | 4.5 | 8.98 | 0 | [23 empty] | 0.12 | 0.12 | A | [9 empty] | 0 | 0 | 20 | 0 | 0 | 180 | 0 | 553 | 0 | 413 | 0 | 0 | 0 | 15
2020-03-09 | A57433 | 1 | 고탄소 | P-AE1055LSM | TUNDISH교체전 | Al 탈산 | B | 31 | 7 | 54300 | 87.03 | C | C | C |  | 1 | 1 |  | 1520 | 1538 | 4800 |  |  | 4800 | 64.51 | 10 | 74412 | 1593 |  | Y | 42 | 30 | [7 empty] | 박안희 | 2 |  |  | Y |  |  |  | 104.7 | 13-9 | 0 | 276.06 | A |  | 1593 | 3 | 0.26 | 1543 | 1.14 | 59 | 25 | 278 | 4:38 | 25 | 30 | 73 | 0 |  | 0 |  |  | N2 | 2020-03-09 08:22 | 2020-03-09 08:51 | 28 | 2020-03-09 08:22 | 29 |  |  |  |  | Y |  |  |  | Y | [5 empty] | 0 | 208.81 | [23 empty] | 23.82 | 113.54 | A |  |  | 3.303 | 30.205 | 56.107 | 0.076 | 16.986 | 1.857 | 1911.2 | 42 | 0 | 830 | 15 | 0 | 0 | 0 | 595 | 0 | 520 | 0 | 0 | 0 | 14
2020-03-09 | B57295 | 2 | 중탄소 | SM35C |  | Al 탈산 | B | 36 | 43 | 51050 | 124.12 | C | C |  | C | 1 |  | 1 | 1540 | 1566 | 7300 |  |  | 7300 | 73.16 | 12 | 99780 | 1645 | 731 | Y | 58 | 39 | [7 empty] | 고승만 | 2 |  |  |  |  | Y |  | 105.05 | 13-1 | 423.68 | 0 | A |  | 1630 | 1 | 0.12 | 1570 | 1.21 | 69 | 33 | 207 | 3:27 | 15 | 16 | 0 | 0 |  | 0 | 0 |  | N2 | 2020-03-09 09:10 | 2020-03-09 09:42 | 32 | 2020-03-09 08:42 | 60 |  |  |  |  | Y | [8 empty] | 4.5 | 9.01 | 0 | [23 empty] | 0.08 | 0.08 | A | [9 empty] | 0 | 0 | 40 | 0 | 0 | 196 | 0 | 655 | 0 | 365 | 0 | 0 | 0 | 42
2020-03-09 | A57434 | 1 | 저탄소 | SCR420HD | TUNDISH교체 | Al 탈산 | B | 37 | 37 | 51700 | 84.53 | C | C | C |  | 1 | 1 |  | 1540 | 1554 | 7800 |  |  | 7800 | 92.19 | 10 | 84610 | 1635 |  | Y | 51 | 43 | [7 empty] | 박안희 | 2 |  |  | Y |  |  |  | 107.35 | 13-4 | 0 | 250.81 | A |  | 1635 | 3 | 0.29 | 1607 | 0.85 | 98 | 37 | 253 | 4:13 | 13 | 21 | 74 | 0 |  | 0 |  |  | N2 | 2020-03-09 09:20 | 2020-03-09 10:13 | 53 | 2020-03-09 09:19 | 53 |  |  |  |  | Y |  |  |  | Y | [5 empty] | 0 | 241.21 | [19 empty] | 1.94 |  |  |  | 26.89 | 113.55 | A | [9 empty] | 768 | 870 | 0 | 16 | 0 | 0 | 0 | 591 | 0 | 553 | 0 | 0 | 0 | 18 |  |  |  |  | 1
2020-03-09 | B57296 | 2 | 중탄소 | SM35C | TUNDISH교체전 | Al 탈산 | B | 21 | 79 | 48200 | 87.1 | C | C |  | C | 1 |  | 1 | 1540 | 1544 | 6800 |  |  | 6800 | 66.85 | 14 | 101716 | 1634 |  | N | 42 | 35 |  |  | C54825 | 05 |  |  |  | 고승만 | 2 |  | Y |  |  | Y |  |  |  | 236.42 | 0 | A |  | 1604 | 1 | 0.09 | 1562 | 1.11 | 61 | 17 | 79 | 1:19 | 15 | 15 | 0 | 0 |  | 0 | 0 |  | N2 | 2020-03-09 09:49 | 2020-03-09 10:46 | 57 | 2020-03-09 09:41 | 65 |  |  |  |  | Y | [8 empty] | 4.8 | 6.32 | 1.28 | [23 empty] | 0 | 0 | A | [9 empty] | 0 | 0 | 21 | 0 | 0 | 189 | 0 | 549 | 0 | 359 | 0 | 0 | 0 | 42
2020-03-09 | A57435 | 1 | 저탄소 | SCR420HD |  | Al 탈산 | B | 38 | 26 | 53400 | 82.5 | C | C | C |  | 1 | 1 |  | 1540 | 1532 | 6900 |  |  | 6900 | 67.96 | 12 | 101532 | 1626 |  | Y | 53 | 37 | 연주잔간량 많아 총중량 162걸림 | [6 empty] | 박안희 | 2 |  |  | Y |  |  |  | 108.9 | 13-9 | 0 | 308.88 | A |  | 1626 | 3 | 0.29 | 1587 | 1.39 | 78 | 33 | 288 | 4:48 | 13 | 16 | 75 | 0 |  | 0 |  |  | N2 | 2020-03-09 10:18 | 2020-03-09 11:12 | 54 | 2020-03-09 10:17 | 55 |  |  |  |  | Y |  |  |  | Y | [5 empty] | 0 | 196.29 | [23 empty] | 53.42 | 125.29 | A | [9 empty] | 1102 | 647 | 0 | 33 | 0 | 0 | 0 | 295 | 0 | 299 | 0 | 0 | 0 | 10
2020-03-09 | B57297 | 2 | 저탄소 | 25MOCRS4HM3 | TUNDISH교체 | Si 탈산 | B | 6 | 35 | 51700 | 121.18 | C | C |  | C | 1 |  | 1 | 1555 | 1545 | 11400 |  |  | 11400 | 115.36 | 17 | 98821 | 1684 |  | Y | 59 | 52 |  |  | C54825 | 05 |  |  |  | 고승만 | 2 |  | Y | N |  | Y |  | 108.1 | 13-6 | 0.09 | 373.64 | A |  | 1666 | 1 | 0.06 | 1593 | 1.36 | 85 | 36 | 290 | 4:50 | 18 | 20 | 0 | 0 | 20 | 0 | 0 |  | N2 VD도착 N% 1. 190PPM ↓ N2 2. 190PPM ↑ AR | 2020-03-09 11:42 | 2020-03-09 12:08 | 26 | 2020-03-09 11:22 | 47 |  |  |  |  | Y | [8 empty] | 4 | 8.03 | 0.21 | [19 empty] | 2.6 | 1.41 |  |  | 0.15 | 0.15 | B | [9 empty] | 504 | 701 | 22 | 0 | 0 | 0 | 0 | 697 | 0 | 153 | 0 | 0 | 0 | 19 |  |  | 9 |  | 1
2020-03-09 | A57436 | 1 | 저탄소 | SCR420HD |  | Al 탈산 | B | 30 | 40 | 51200 | 83.87 | C | C | C |  | 1 | 1 |  | 1540 | 1524 | 7100 |  |  | 7100 | 46.62 | 18 | 152298 | 1624 |  | Y | 47 | 41 | [7 empty] | 박안희 | 2 |  |  | Y |  |  |  | 105.45 | 13-2 | 0 | 280.02 | A |  | 1624 | 3 | 0.28 | 1586 | 1.03 | 77 | 33 | 262 | 4:22 | 13 | 16 | 76 | 0 |  | 0 |  |  | N2 | 2020-03-09 11:26 | 2020-03-09 12:10 | 44 | 2020-03-09 11:25 | 44 |  |  |  |  | Y |  |  |  | Y | [5 empty] | 0 | 235.47 | [23 empty] | 54.83 | 126.46 | A | [9 empty] | 1153 | 535 | 0 | 36 | 0 | 0 | 0 | 295 | 0 | 295 | 0 | 0 | 0 | 0
2020-03-09 | C54827 | 3 | 중탄소 | SM45CI |  | Al 탈산 | I | 5 | 76 | 47400 | 145.08 | C | C | C |  | 1 |  | 1 | 1560 | 1582 | 12200 |  |  | 12200 | 147.34 | 8 | 82800 | 1661 | 360 | INGOT | 96 | 94 | 레들교체 | [14 empty] | 97.5 | 11-7 | 504.48 | 0 | A |  | 1653 | 2 | 0.43 | 1577 | 1.81 | 84 |  | 707 | 11:47 | 20 | 20 | 0 | 0 |  | 0 | 6 |  | AR | 2020-03-09 12:56 |  | 14 | 2020-03-09 12:50 | [5 empty] | Y | [5 empty] | N |  |  |  | 7.63 | 0 | [18 empty] | 1 |  |  |  |  | 7.37 | 0 | B | [9 empty] | 0 | 0 | 799 | 0 | 0 | 0 | 0 | 1550 | 0 | 300 | 131 | 0 | 0 | 13
2020-03-09 | B57298 | 2 | 저탄소 | 25MOCRS4HM3 |  | Si 탈산 | B | 11 | 45 | 51100 | 117.95 | C | C |  | C | 1 |  | 1 | 1555 | 1535 | 10700 |  |  | 10700 | 119.72 | 13 | 89373 | 1657 |  | Y | 58 | 48 | [7 empty] | 고승만 | 2 |  |  |  |  | Y |  | 103.3 | 12-8 | 0 | 517.9 | A |  | 1653 | 1 | 0.07 | 1585 | 1.39 | 77 | 36 | 258 | 4:18 | 18 | 18 | 0 | 0 |  | 0 | 0 |  | N2 VD도착 N% 1. 190PPM ↓ N2 2. 190PPM ↑ AR | 2020-03-09 12:54 | 2020-03-09 13:09 | 15 | 2020-03-09 12:32 | 37 |  |  |  |  | Y | [8 empty] | 4.2 | 0.27 | 13.79 | [23 empty] | 0.23 | 0.23 | A | [9 empty] | 1060 | 144 | 50 | 0 | 0 | 0 | 0 | 945 | 0 | 154 | 0 | 0 | 0 | 10 |  |  | 5
2020-03-09 | A57437 | 1 | 저탄소 | SCR420HON | 유사강종연연주 | Al 탈산 | B | 31 | 8 | 53600 | 86.05 | C | C | C |  | 1 | 1 |  | 1540 | 1554 | 7500 |  |  | 7500 | 147.74 | 6 | 50766 | 1600 |  | Y | 50 | 41 | [7 empty] | 박안희 | 2 |  |  | Y |  |  |  | 106.45 | 14-1 | 0 | 244.06 | A |  | 1600 | 3 | 0.3 | 1587 | 0.38 | 77 | 34 | 291 | 4:51 | 16 | 22 | 77 | 0 |  | 0 |  |  | N2 | 2020-03-09 12:36 | 2020-03-09 13:09 | 33 | 2020-03-09 12:33 | 36 |  |  |  |  | Y |  |  |  | Y | [5 empty] | 0 | 227.26 | [23 empty] | 0.08 | 65.14 | A | [9 empty] | 957 | 702 | 0 | 250 | 0 | 0 | 0 | 298 | 0 | 452 | 0 | 0 | 0 | 14
2020-03-09 | B57299 | 2 | 저탄소 | 25MOCRS4HM3 |  | Si 탈산 | B | 22 | 72 | 49400 | 120.38 | C | C |  | C | 1 |  | 1 | 1555 | 1527 | 10000 |  |  | 10000 | 111.87 | 12 | 89388 | 1636 |  | Y | 54 | 45 | 래들 대차 이상으로 슬러그 제재작업 | [6 empty] | 고승만 | 2 |  |  |  |  | N |  | 103.9 | 12-4 | 0.07 | 380.64 | A |  | 1632 | 1 | 0.09 | 1566 | 1.21 | 58 | 27 | 268 | 4:28 | 18 | 18 | 0 | 0 |  | 0 | 0 |  | N2 VD도착 N% 1. 190PPM ↓ N2 2. 190PPM ↑ AR | 2020-03-09 14:07 | 2020-03-09 14:10 | 3 | 2020-03-09 13:43 | 28 |  |  |  |  | Y | [9 empty] | 9.93 | 0.48 | [23 empty] | 0.19 | 0.19 | B | [9 empty] | 967 | 277 | 41 | 0 | 0 | 0 | 0 | 792 | 0 | 361 | 0 | 0 | 0 | 0 |  |  | 5 | 0
2020-03-09 | A57438 | 1 | 저탄소 | SCR420HON |  | Al 탈산 | B | 37 | 38 | 52050 | 79.33 | C | C | C |  | 1 | 1 |  | 1540 | 1554 | 5900 |  |  | 5900 | 69.73 | 10 | 84610 | 1632 |  | Y | 42 | 32 | [7 empty] | 박안희 | 2 |  |  | Y |  |  |  | 102.2 | 12-9 | 0 | 185.22 | A |  | 1632 | 3 | 0.29 | 1585 | 1.34 | 75 | 36 | 271 | 4:31 | 16 | 19 | 78 | 0 |  | 0 |  |  | N2 | 2020-03-09 13:37 | 2020-03-09 14:11 | 33 | 2020-03-09 13:35 | 35 |  |  |  |  | Y |  |  |  | Y | [5 empty] | 0 | 271.64 | [23 empty] | 0 | 7.54 | A | [9 empty] | 0 | 1349 | 0 | 696 | 0 | 0 | 0 | 516 | 0 | 569 | 0 | 0 | 0 | 5 |  |  | 7
2020-03-09 | B57300 | 2 | 저탄소 | 25MOCRS4HM3 |  | Si 탈산 | B | 36 | 44 | 50900 | 122.53 | C | D |  | D | 1 |  | 1 | 1555 | 1576 | 8600 |  |  | 8600 | 100.64 | 15 | 85455 | 1657 |  | Y | 58 | 40 |  |  | B57297 | 05 |  |  |  | 고승만 | 2 |  |  | Y |  | Y |  | 102 | 12-7 | 0 | 278.76 | A |  | 1646 | 1 | 0.13 | 1573 | 0 | 65 | 32 | 323 | 5:23 | 18 | 18 | 0 | 0 |  | 0 | 0 |  | N2 VD도착 N% 1. 190PPM ↓ N2 2. 190PPM ↑ AR | 2020-03-09 15:17 | 2020-03-09 15:19 | 2 | 2020-03-09 14:53 | 26 |  |  |  |  | Y | [8 empty] | 3.5 | 0 | 23.28 | [23 empty] | 0.21 | 0.21 | A | [9 empty] | 898 | 314 | 224 | 12 | 0 | 0 | 0 | 1153 | 0 | 357 | 0 | 0 | 0 | 26 |  |  | 5 | 0
2020-03-09 | A57439 | 1 | 저탄소 | SCR420HON |  | Al 탈산 | B | 38 | 27 | 51900 | 76.58 | C | D | D |  | 1 | 1 |  | 1540 | 1563 | 6000 |  |  | 6000 | 59.09 | 12 | 101532 | 1633 |  | Y | 44 | 33 | [7 empty] | 박안희 | 2 |  |  | Y |  |  |  | 107.1 | 13-7 | 0 | 213.58 | A |  | 1633 | 3 | 0.27 | 1586 | 1.52 | 76 | 38 | 257 | 4:17 | 16 | 19 | 79 | 0 |  | 0 |  |  | N2 | 2020-03-09 14:38 | 2020-03-09 15:07 | 29 | 2020-03-09 14:35 | 32 |  |  |  |  | Y |  |  |  | Y | [5 empty] | 0 | 230.38 | [23 empty] | 0 | 50.57 | A | [9 empty] | 955 | 646 | 97 | 12 | 0 | 0 | 0 | 298 | 0 | 299 | 0 | 0 | 0 | 8 |  |  | 7
2020-03-09 | C54828 | 3 | 고탄소 | G-AE1055LST | 연주종료 | Al 탈산 | T | 16 | 86 | 46100 | 145.12 | D | D | D |  | 2 |  | 2 | 1530 | 1546 | 8200 | 10300 |  | 18500 | 187.07 | 36 | 98892 | 1657 |  | Y | 75 | 49 | VD 5TON 물넘으로 진공 X 재작업 | Y | C54827 | 16 |  |  |  | 박지웅 | 3 |  | Y |  |  |  |  | 104.5 | 12-2 | 0 | 436.01 | A |  | 1648 | 2 | 0.47 | 1564 | 1.87 | 80 | 36 | 745 | 12:25 | 25 | 25 | 0 | 0 |  | 0 | 10 |  | N2 | 2020-03-09 19:45 |  | 20 | 2020-03-09 19:23 | 42 |  |  |  |  | Y | [5 empty] | N |  |  |  | 0 | 4.83 | [23 empty] | 0 | 0.32 | A |  |  | 9.948 | 28.075 | 50.814 | 0.402 | 5.107 | 1.809 | 1482.44 | 51 | 0 | 861 | 0 | 0 | 0 | 0 | 1299 | 0 | 200 | 200 | 0 | 0 | 34 |  |  | 5 | 0.0937
2020-03-09 | B57301 | 2 | 저탄소 | 25MOCRS4HM3 | 잔강최소화전 | Si 탈산 | B | 6 | 36 | 50600 | 106.83 | D | D |  | D | 1 |  | 1 | 1555 | 1566 | 8500 |  |  | 8500 | 65.88 | 17 | 129025 | 1637 |  | Y | 50 | 45 |  |  | B57928 | 05 |  |  |  | 김익규 | 3 |  |  |  |  | Y |  | 105.5 | 13-3 | 0 | 317.68 | A |  | 1634 | 1 | 0.1 | 1572 | 0 | 64 | 32 | 245 | 4:05 | 18 | 19 | 0 | 0 |  | 0 | 0 |  | N2 VD도착 N% 1. 190PPM ↓ N2 2. 190PPM ↑ AR | 2020-03-09 16:16 | 2020-03-09 16:31 | 14 | 2020-03-09 15:56 | 34 |  |  |  |  | Y | [8 empty] | 4 | 0 | 14.97 | [23 empty] | 0.07 | 0.07 | B | [9 empty] | 1320 | 7 | 58 | 15 | 0 | 0 | 0 | 768 | 0 | 155 | 0 | 0 | 0 | 0 |  |  | 5
2020-03-09 | A57440 | 1 | 저탄소 | SCR420HON |  | Al 탈산 | B | 30 | 41 | 49500 | 67.47 | D | D | D |  | 1 | 1 |  | 1540 | 1588 | 5000 |  |  | 5000 | 49.25 | 12 | 101532 | 1621 |  | Y | 39 | 27 | [7 empty] | 김덕진 | 2 |  |  | Y |  |  |  | 111 | 13-7 | 0.48 | 190.48 | A |  | 1621 | 3 | 0.25 | 1578 | 1.59 | 68 | 33 | 249 | 4:09 | 16 | 19 | 80 | 0 |  | 0 |  |  | N2 | 2020-03-09 15:42 | 2020-03-09 16:07 | 26 | 2020-03-09 15:40 | 28 |  |  |  |  | Y |  |  |  | Y | [5 empty] | 0 | 201.32 | [23 empty] | 0 | 37.8 | A | [9 empty] | 1203 | 504 | 0 | 30 | 0 | 0 | 0 | 298 | 0 | 196 | 0 | 0 | 0 | 5 |  |  | 7
2020-03-09 | B57302 | 2 | 중탄소 | AE4140MB | 잔강최소화 | Al 탈산 | B | 11 | 46 | 51650 | 152.73 | D | D |  | D | 1 |  | 1 | 1540 | 1555 | 7900 |  |  | 7900 | 55.57 | 21 | 142170 | 1655 |  | Y | 45 | 39 | [7 empty] | 김익규 | 3 |  |  |  |  | Y |  | 97.85 | 12-3 | 282.25 | 0 | A |  | 1638 | 1 | 0.1 | 1567 | 0 | 75 | 24 | 217 | 3:37 | 18 | 18 | 0 | 0 |  | 0 | 0 |  | AR | 2020-03-09 18:07 | 2020-03-09 17:50 | -17 | 2020-03-09 16:57 | 52 |  |  |  |  | Y | [8 empty] | 4.5 | 13.59 | 0.19 | [20 empty] | 1.16 |  |  | 0.13 | 0.13 | B | [9 empty] | 1494 | 0 | 668 | 0 | 0 | 243 | 0 | 711 | 0 | 0 | 0 | 0 | 0 | 20
2020-03-09 | A57441 | 1 | 저탄소 | SCR420HON |  | Al 탈산 | B | 31 | 9 | 53000 | 72.52 | D | D | D |  | 1 | 1 |  | 1540 | 1539 | 5200 |  |  | 5200 | 51.22 | 12 | 101532 | 1617 |  | Y | 39 | 30 | [7 empty] | 김덕진 | 2 |  |  | Y |  |  |  | 102.65 | 13-6 | 0 | 159.01 | A |  | 1617 | 3 | 0.27 | 1570 | 1.52 | 60 | 19 | 252 | 4:12 | 16 | 18 | 81 | 0 |  | 0 |  |  | N2 | 2020-03-09 16:50 | 2020-03-09 17:20 | 30 | 2020-03-09 16:47 | 33 |  |  |  |  | Y |  |  |  | Y | [5 empty] | 0 | 229.89 | [23 empty] | 0 | 26.53 | A | [9 empty] | 627 | 803 | 0 | 0 | 0 | 0 | 0 | 298 | 0 | 200 | 0 | 0 | 0 | 0 |  |  | 7
2020-03-09 | C54829 | 3 | 고탄소 | G-AE1055LST | 연주시작 | Al 탈산 | T | 1 | 84 | 47900 | 174.12 | D | D |  | D | 1 |  | 1 | 1530 | 1574 | 10300 |  |  | 10300 | 113.62 | 33 | 90651 | 1675 |  | Y | 92 | 64 | C54828 VD 진공안되서 C54829 첫차지 올림 작업지연 | [14 empty] | 97.5 | 11-5 | 0 | 577.62 | A |  | 1657 | 1 | 0.12 | 1573 | 1.24 | 89 | 46 | 336 | 5:36 | 25 | 26 | 0 | 0 |  | 0 | 0 |  | N2 | 2020-03-09 18:32 |  | 23 | 2020-03-09 18:04 | 51 | [14 empty] | 1.28 | 29.03 | [23 empty] | 0.44 | 0.44 | A | [9 empty] | 80 | 0 | 911 | 0 | 0 | 0 | 0 | 694 | 0 | 300 | 0 | 0 | 0 | 27 |  |  | 7 | 0.0527 | 1
2020-03-09 | B57303 | 2 | 중탄소 | AE4140M12 |  | Al 탈산 | B | 22 | 73 | 49600 | 75.38 | D | D | D |  | 1 | 1 |  | 1540 | 1605 | 6300 |  |  | 6300 | 137.33 | 6 | 45876 | 1635 |  | Y | 41 | 31 | [7 empty] | 김익규 | 3 |  |  |  |  | Y |  | 102.25 | 12-2 | 235.45 | 0 | A |  | 1635 | 3 | 0.27 | 1582 | 1.51 | 91 | 44 | 250 | 4:10 | 18 | 18 | 82 | 0 |  | 0 |  |  | AR | 2020-03-09 17:50 | 2020-03-09 18:46 | 57 | 2020-03-09 17:49 | 57 |  |  |  |  | Y |  |  |  | Y | [5 empty] | 91.69 | 82.56 | [20 empty] | 0.95 |  |  | 0 | 33.67 | B | [9 empty] | 1557 | 0 | 391 | 21 | 0 | 208 | 0 | 904 | 0 | 0 | 0 | 0 | 0 | 25
2020-03-09 | A57442 | 1 | 저탄소 | SCR420HON |  | Al 탈산 | B | 37 | 39 | 49500 | 89.55 | D | D | D |  | 1 | 1 |  | 1540 | 1609 | 4400 |  |  | 4400 | 43.34 | 12 | 101532 | 1624 |  | Y | 55 | 24 | [7 empty] | 김덕진 | 2 |  | Y |  |  |  |  | 0 | 10-1 | 0 | 149.57 | A |  | 0 | 3 | 0.28 | 1569 | -60.35 | 59 | 26 | 233 | 3:53 | 16 | 18 | 83 | 0 |  | 0 |  |  | N2 | 2020-03-09 18:16 | 2020-03-09 18:27 | 11 | 2020-03-09 18:16 | 11 |  |  |  |  | Y |  |  |  | Y | [5 empty] | 1.55 | 192.33 | [23 empty] | 0 | 34.2 | A | [9 empty] | 1558 | 109 | 0 | 22 | 0 | 0 | 0 | 451 | 0 | 391 | 0 | 0 | 0 | 5
2020-03-09 | B57304 | 2 | 중탄소 | AE4140M12 |  | Al 탈산 | B | 36 | 45 | 50600 | 107.73 | D | D |  | D | 1 |  | 1 | 1540 | 1575 | 8100 |  |  | 8100 | 87.63 | 13 | 92433 | 1605 |  | Y | 48 | 41 | [7 empty] | 김익규 | 3 |  |  |  |  | Y |  | 98.5 | 12-4 | 287.63 | 0 | A |  | 1642 | 1 | 0.08 | 1561 | 0 | 70 | 33 | 202 | 3:22 | 18 | 27 | 0 | 0 |  | 0 | 0 |  | AR | 2020-03-09 19:21 | 2020-03-09 19:51 | 29 | 2020-03-09 19:07 | 44 |  |  |  |  | Y | [8 empty] | 4.5 | 16.11 | 0.18 | [20 empty] | 0.93 |  |  | 0.15 | 0.15 | B | [9 empty] | 1675 | 0 | 422 | 15 | 0 | 228 | 0 | 1060 | 0 | 0 | 0 | 0 | 0 | 5 |  |  | 5
2020-03-09 | A57443 | 1 | 저탄소 | SCR420HON |  | Al 탈산 | B | 38 | 28 | 52000 | 71.95 | D | D | D |  | 1 | 1 |  | 1540 | 1553 | 5800 |  |  | 5800 | 57.12 | 12 | 101532 | 1618 |  | Y | 43 | 31 | [7 empty] | 차승주 | 2 |  | Y |  |  |  |  | 0 | 10-1 | 0 | 175.37 | A |  | 1618 | 3 | 0.31 | 1581 | 1.42 | 71 | 27 | 254 | 4:14 | 16 | 19 | 84 | 0 |  | 0 |  |  | N2 | 2020-03-09 19:02 | 2020-03-09 19:32 | 30 | 2020-03-09 18:59 | 33 |  |  |  |  | Y |  |  |  | Y | [5 empty] | 0 | 200 | [23 empty] | 0 | 29.88 | A | [9 empty] | 814 | 840 | 0 | 7 | 0 | 0 | 0 | 298 | 0 | 199 | 0 | 0 | 0 | 3 |  |  | 7
2020-03-09 | B57305 | 2 | 중탄소 | AE4140M12 |  | Al 탈산 | B | 6 | 37 | 50050 | 112.8 | D | D |  | D | 1 |  | 1 | 1540 | 1646 | 7500 |  |  | 7500 | 75.75 | 12 | 99009 | 1646 |  | Y | 51 | 36 |  |  | B57302 | 05 |  |  |  | 김익규 | 3 |  |  | Y |  | Y |  | 104.35 | 13-1 | 295.24 | 0 | A |  | 1633 | 1 | 0.09 | 1560 | 0 | 69 | 31 | 271 | 4:31 | 18 | 24 | 0 | 0 |  | 0 | 0 |  | AR | 2020-03-09 20:28 | 2020-03-09 20:53 | 26 | 2020-03-09 20:09 | 45 |  |  |  |  | Y | [8 empty] | 4 | 14.42 | 0 | [20 empty] | 1 |  |  | 0.1 | 0.1 | B | [9 empty] | 1628 | 0 | 523 | 15 | 0 | 242 | 0 | 1054 | 0 | 0 | 0 | 0 | 0 | 21 |  |  | 9
2020-03-09 | A57444 | 1 | 저탄소 | SCR420HON | 잔강최소화전 | Al 탈산 | B | 30 | 42 | 49300 | 70.55 | D | D | D |  | 1 | 1 |  | 1540 | 1523 | 6300 |  |  | 6300 | 71.69 | 12 | 87873 | 1618 |  | Y | 42 | 34 | [7 empty] | 차승주 | 2 |  |  | Y |  |  |  | 106 | 13-2 | 0 | 278.4 | A |  | 1618 | 3 | 0.43 | 1618 | 0 | 108 | 26 | 270 | 4:30 | 16 | 18 | 85 | 0 |  | 0 |  |  | N2 | 2020-03-09 20:02 | 2020-03-09 20:43 | 41 | 2020-03-09 20:01 | 42 |  |  |  |  | Y |  |  |  | Y | [5 empty] | 0 | 215.35 | [23 empty] | 0 | 31.11 | A | [9 empty] | 456 | 1054 | 0 | 18 | 0 | 0 | 0 | 297 | 0 | 200 | 0 | 0 | 0 | 0
2020-03-09 | C54830 | 3 | 고탄소 | G-AE1055LST | TUNDISH교체전 | Al 탈산 | T | 21 | 81 | 47500 | 125.12 | D | D | D |  | 1 |  | 1 | 1530 | 1602 | 7200 |  |  | 7200 | 77.09 | 34 | 93398 | 1653 | 355 | Y | 54 | 51 | [7 empty] | 박지웅 | 3 |  |  |  |  | Y |  | 96.25 | 11-5 | 0 | 237.4 | A |  | 1644 | 2 | 0.45 | 1564 | 1.45 | 80 | 41 | 602 | 10:02 | 25 | 25 | 0 | 0 |  | 0 | 10 |  | N2 | 2020-03-09 21:03 |  | 24 | 2020-03-09 20:46 | 40 |  |  |  |  | Y | [5 empty] | N |  |  |  | 0 | 8.92 | [23 empty] | 0 | 0.87 | A |  |  | 9.529 | 29.363 | 49.13 | 0.15 | 5.155 | 1.673 | 1485.27 | 0 | 0 | 782 | 0 | 0 | 0 | 0 | 1263 | 0 | 299 | 0 | 0 | 0 | 42 |  |  | 5 | 0.0743
2020-03-09 | B57306 | 2 | 중탄소 | AE4140M12 |  | Al 탈산 | B | 11 | 47 | 50600 | 108.48 | D | D |  | D | 1 |  | 1 | 1540 | 1576 | 5800 |  |  | 5800 | 60.52 | 13 | 95838 | 1636 |  | Y | 47 | 37 |  |  | B57303 | 03 |  |  |  | 김익규 | 3 |  |  | Y |  | Y |  |  |  | 316.02 | 0 | A |  | 1616 | 1 | 0.1 | 1556 | 0 | 65 | 32 | 195 | 3:15 | 18 | 23 | 0 | 0 |  | 0 | 0 |  | AR | 2020-03-09 21:28 | 2020-03-09 22:00 | 32 | 2020-03-09 21:15 | 45 |  |  |  |  | Y | [8 empty] | 4.5 | 21.97 | 0 | [20 empty] | 1.75 |  |  | 0.16 | 0.16 | A | [9 empty] | 1560 | 0 | 427 | 0 | 0 | 183 | 0 | 951 | 0 | 0 | 0 | 0 | 0 | 10 |  |  | 9
2020-03-09 | A57445 | 1 | 저탄소 | SCR420HB | 잔강최소화 | Al 탈산 | B | 31 | 10 | 52700 | 69.98 | D | D | D |  | 1 | 1 |  | 1540 | 1559 | 5800 |  |  | 5800 | 68.55 | 10 | 84610 | 1623 |  | Y | 42 | 30 | [15 empty] | 103.95 | 13-7 | 0 | 148.35 | A |  | 1623 | 3 | 0.24 | 1576 | 1.74 | 68 | 2 | 276 | 4:36 | 18 | 18 | 86 | 0 |  | 0 |  |  | N2 | 2020-03-09 20:58 | 2020-03-09 21:43 | 45 | 2020-03-09 20:57 | 46 |  |  |  |  | Y |  |  |  | Y | [5 empty] | 0 | 130.52 | [23 empty] | 0 | 60.67 | A | [9 empty] | 1010 | 643 | 0 | 28 | 0 | 0 | 0 | 596 | 0 | 0 | 0 | 0 | 0 | 5
2020-03-09 | C54831 | 3 | 중탄소 | SM43C | 연주시작 | Al 탈산 | T | 16 | 87 | 48300 | 118.57 | D | B | B |  | 2 |  | 2 | 1535 | 1565 | 9700 | 8200 |  | 17900 | 162.9 | 40 | 109880 | 1639 |  | Y | 75 | 50 | C54833번과 합탕 후 래들 변경(5호>16호)재작업. 교반 호스 드럼 교체 | Y |  | 07 |  |  |  | 박지웅 | 3 |  | Y |  |  | Y |  | 106.85 | 12-4 | 197.56 | 0 | A |  | 1633 | 2 | 0.49 | 1587 | 1.7 | 93 | 41 | 486 | 8:06 | 10 | 10 | 0 | 0 |  | 0 | 10 |  | N2 | 2020-03-10 02:52 |  | 38 | 2020-03-10 02:35 | 55 |  |  |  |  | Y | [5 empty] | Y |  |  |  | 8 | 0 | [21 empty] | Y |  | 0 | 1.32 | A | [9 empty] | 0 | 0 | 935 | 0 | 0 | 0 | 0 | 1345 | 0 | 301 | 197 | 0 | 0 | 21 |  |  | 9 |  | 1
2020-03-09 | B57307 | 2 | 중탄소 | AE4140M12 |  | Al 탈산 | B | 22 | 74 | 49600 | 104.52 | D | D |  | B | 1 |  | 1 | 1540 | 1607 | 7200 |  |  | 7200 | 74.43 | 12 | 96738 | 1624 |  | Y | 46 | 37 |  |  | B57304 | 05 |  |  |  | 김익규 | 3 |  |  | Y |  | Y |  | 0 | 10-1 | 70.72 | 0 | A |  | 1622 | 1 | 0.1 | 1566 | 1.22 | 75 | 32 | 255 | 4:15 | 18 | 19 | 0 | 0 |  | 0 | 0 |  | AR | 2020-03-09 22:33 | 2020-03-09 23:07 | 35 | 2020-03-09 22:12 | 55 |  |  |  |  | Y | [8 empty] | 4.2 | 14.64 | 0 | [20 empty] | 1.37 |  |  | 0.01 | 0.01 | A | [9 empty] | 1706 | 0 | 773 | 30 | 0 | 231 | 0 | 962 | 0 | 0 | 0 | 0 | 0 | 20 |  |  | 14
2020-03-09 | A57446 | 1 | 저탄소 | SCR420HB |  | Al 탈산 | B | 37 | 40 | 51500 | 71.98 | D | D | B |  | 1 | 1 |  | 1540 | 1552 | 6100 |  |  | 6100 | 72.1 | 10 | 84610 | 1620 |  | Y | 41 | 33 | [15 empty] | 98.5 | 12-5 | 0 | 202.19 | A |  | 1626 | 3 | 0.27 | 1585 | 1.41 | 77 | 34 | 293 | 4:53 | 18 | 18 | 87 | 0 |  | 0 |  |  | N2 | 2020-03-09 22:13 | 2020-03-09 22:52 | 39 | 2020-03-09 22:11 | 41 |  |  |  |  | Y |  |  |  | Y | [5 empty] | 0 | 190.03 | [23 empty] | 0 | 0.02 | A | [9 empty] | 1130 | 476 | 75 | 9 | 0 | 0 | 0 | 297 | 0 | 200 | 0 | 0 | 0 | 5 |  |  | 7
2020-03-09 | B57308 | 2 | 중탄소 | AE4140M12 | TUNDISH교체전 | Al 탈산 | B | 36 | 46 | 50600 | 101.28 | D | B |  | B | 1 |  | 1 | 1540 | 1585 | 8000 |  |  | 8000 | 72.85 | 15 | 109821 | 1645 |  | Y | 49 | 40 |  |  | B57305 | 05 |  |  |  | 김익규 | 3 |  |  | Y |  |  |  | 107.4 | 13-2 | 307.44 | 0 | A |  | 1637 | 1 | 0.09 | 1576 | 1.46 | 85 | 41 | 422 | 7:02 | 18 | 19 | 0 | 0 |  | 0 | 0 |  | AR | 2020-03-09 23:27 | 2020-03-10 00:18 | 51 | 2020-03-09 23:14 | 64 |  |  |  |  | Y | [8 empty] | 3.3 | 11.21 | 0 | [20 empty] | 1.11 |  |  | 0.02 | 0.02 | A | [9 empty] | 1621 | 10 | 70 | 105 | 0 | 234 | 0 | 1406 | 0 | 308 | 0 | 0 | 0 | 0 |  |  | 16
2020-03-09 | C54832 | 3 | 중탄소 | SM45C | TUNDISH교체 | Si 탈산 | B | 1 | 85 | 47500 | 124.48 | D | B | B |  | 1 |  | 1 | 1535 | 1545 | 8890 |  |  | 8890 | 88.49 | 12 | 100462 | 1656 |  | N | 69 | 42 | C54831번 진공 중 호스소손으로 진공 안되어 빌렛 작업종료 강종 변경 후 진행 |  |  | 07 |  |  |  | 박지웅 | 3 |  | Y |  |  | Y |  | 105.1 | 12-2 | 208.05 | 180.86 | A |  | 1662 | 2 | 0.48 | 1593 | 1.77 | 100 | 37 | 653 | 10:53 | 15 | 20 | 0 | 0 |  | 0 | 10 |  | N2 | 2020-03-10 | 2020-03-10 01:55 | 115 | 2020-03-09 23:43 | 132 |  |  |  |  | Y | [5 empty] | N |  |  |  | 8.38 | 0 | [19 empty] | 2.09 |  |  |  | 0 | 1.32 | A | [9 empty] | 0 | 0 | 400 | 0 | 0 | 0 | 0 | 404 | 0 | 300 | 0 | 0 | 0 | 0 |  |  | 9 |  | 1
2020-03-09 | A57447 | 1 | 저탄소 | SCR420HB |  | Al 탈산 | B | 38 | 29 | 54000 | 78.75 | B | B | B |  | 1 | 1 |  | 1540 | 1621 | 4700 |  |  | 4700 | 46.29 | 12 | 101532 | 1612 |  | Y | 45 | 27 | [7 empty] | 이호남 | 2 |  |  | Y |  |  |  | 114.4 | 14-4 | 0 | 218.77 | A |  | 1612 | 3 | 0.27 | 1576 | 1.16 | 68 | 36 | 286 | 4:46 | 18 | 18 | 88 | 0 |  | 0 |  |  | N2 | 2020-03-09 23:24 | 2020-03-09 23:43 | 19 | 2020-03-09 23:22 | 21 |  |  |  |  | Y |  |  |  | Y | [5 empty] | 0 | 202 | [23 empty] | 3.49 | 0 | A | [9 empty] | 1705 | 237 | 0 | 53 | 0 | 0 | 0 | 408 | 0 | 306 | 0 | 0 | 0 | 18 |  |  | 6
2020-03-09 | B57309 | 2 | 저탄소 | SCR420HB |  | Al 탈산 | B | 6 | 38 | 49750 | 95.15 | B | B |  | B | 1 |  | 1 | 1555 | 1576 | 7400 |  |  | 7400 | 72.88 | 12 | 101532 | 1654 |  | Y | 48 | 37 |  |  | A57445 | 03 |  |  |  | 임승우 | 2 |  |  |  |  | Y |  | 111.35 | 13-8 | 0 | 261.87 | A |  | 1638 | 1 | 0.11 | 1583 | 1.23 | 75 | 44 | 293 | 4:53 | 18 | 19 | 0 | 0 |  | 0 | 0 |  | N2 | 2020-03-10 00:23 | 2020-03-10 00:44 | 21 | 2020-03-10 00:14 | 29 |  |  |  |  | Y | [8 empty] | 3.5 | 0 | 23.4 | [23 empty] | 0.05 | 0.05 | A | [9 empty] | 1280 | 486 | 0 | 43 | 0 | 207 | 0 | 716 | 0 | 0 | 0 | 0 | 0 | 0 |  |  | 5
2020-03-09 | C54833 | 3 | 중탄소 | SM45C |  | Si 탈산 | B | 21 | 82 | 48350 | 130.22 | B | B | B |  | 1 |  | 1 | 1535 | 1507 | 7900 |  |  | 7900 | 87.05 | 11 | 90756 | 1660 |  | N | 83 | 40 | C54831번과 반탕 후 작업 |  | C54830 | 07 |  |  |  | 박재승 | 3 |  | Y |  |  |  |  | 91.15 | 10-10 | 187.57 | 0 | A |  | 1644 | 2 | 0.49 | 1577 | 2.91 | 84 | 26 | 421 | 7:01 | 15 | 15 | 0 | 0 |  | 0 |  |  | N2 | 2020-03-10 01:38 | 2020-03-10 03:03 | 84 | 2020-03-10 01:13 | 109 | [14 empty] | 8.23 | 0 | [23 empty] | 0 | 1.32 | A | [9 empty] | 0 | 0 | 23 | 0 | 0 | 0 | 0 | 700 | 0 | 0 | 302 | 0 | 0 | 12 |  |  | 5
2020-03-09 | B57310 | 2 | 저탄소 | SCR420HB |  | Al 탈산 | B | 30 | 43 | 51600 | 89.23 | B | B |  | B | 1 |  | 1 | 1555 | 1554 | 7700 |  |  | 7700 | 75.84 | 12 | 101532 | 1635 | 364 | Y | 45 | 38 | [7 empty] | 임승우 | 2 |  |  |  |  | Y |  |  |  | 0 | 234.04 | A |  | 1630 | 1 | 0.08 | 1572 | 1.54 | 64 | 35 | 233 | 3:53 | 18 | 19 | 0 | 0 |  | 0 | 0 |  | N2 | 2020-03-10 01:31 | 2020-03-10 01:44 | 13 | 2020-03-10 01:21 | 23 |  |  |  |  | Y | [8 empty] | 4.2 | 0 | 23.67 | [23 empty] | 0.06 | 0.06 | A | [9 empty] | 530 | 1068 | 33 | 10 | 0 | 158 | 0 | 1071 | 0 | 0 | 0 | 0 | 0 | 0 |  |  | 4
2020-03-09 | A57448 | 1 | 저탄소 | SCR420HB |  | Al 탈산 | B | 31 | 11 | 53600 | 110.05 | B | B | B |  | 1 | 1 |  | 1540 | 1566 | 6800 |  |  | 6800 | 66.97 | 12 | 101532 | 1640 |  | Y | 51 | 38 | [7 empty] | 이호남 | 2 |  | Y |  |  |  |  | 97.05 | 12-9 | 0 | 214.28 | A |  | 1628 | 3 | 0.27 | 1576 | 0.9 | 68 | 31 | 277 | 4:37 | 18 | 18 | 89 | 0 |  | 0 |  |  | N2 | 2020-03-10 02:03 | 2020-03-10 02:42 | 39 | 2020-03-10 02:01 | 41 |  |  |  |  | Y |  |  |  | Y | [5 empty] | 0 | 418.13 | [23 empty] | 6.4 | 0 | A | [9 empty] | 1143 | 444 | 0 | 23 | 0 | 0 | 0 | 296 | 0 | 299 | 0 | 0 | 0 | 6
2020-03-09 | B57311 | 2 | 중탄소 | SM45C |  | Si 탈산 | B | 22 | 75 | 49000 | 121.65 | B | B |  | B | 1 |  | 1 | 1540 | 1546 | 7800 |  |  | 7800 | 82.79 | 12 | 94213 | 1644 |  | Y | 51 | 42 | [7 empty] | 임승우 | 2 | [6 empty] | 102 | 12-1 | 0 | 347.12 | A |  | 1611 | 1 | 0.09 | 1557 | 0.8 | 64 | 29 | 1388 | 23:08 | 15 | 20 | 0 | 0 |  | 0 | 0 |  | N2 | 2020-03-10 03:19 | 2020-03-10 03:58 | 39 | 2020-03-10 03:04 | 53 |  |  |  |  | Y | [8 empty] | 4.5 | 0 | 20.32 | [23 empty] | 0.33 | 0.33 | A | [9 empty] | 0 | 0 | 31 | 0 | 0 | 156 | 0 | 1353 | 0 | 507 | 0 | 0 | 0 | 7 |  |  | 4
2020-03-09 | A57449 | 1 | 저탄소 | SCR420HB |  | Al 탈산 | B | 11 | 48 | 50500 | 85.53 | B | B | B |  | 1 | 1 |  | 1540 | 1563 | 5900 |  |  | 5900 | 58.82 | 12 | 100302 | 1627 |  | Y | 41 | 32 | [7 empty] | 이호남 | 2 |  | Y |  |  |  |  | 107.5 | 13-2 | 0 | 232.09 | A |  | 1611 | 3 | 0.27 | 1575 | 0.82 | 67 | 30 | 250 | 4:10 | 18 | 18 | 90 | 0 |  | 0 |  |  | N2 | 2020-03-10 02:55 | 2020-03-10 03:34 | 39 | 2020-03-10 02:54 | 40 |  |  |  |  | Y |  |  |  | Y | [5 empty] | 0 | 302 | [23 empty] | 7.42 | 0 | A | [9 empty] | 999 | 548 | 0 | 16 | 0 | 0 | 0 | 299 | 0 | 296 | 0 | 0 | 0 | 4
2020-03-09 | C54834 | 3 | 중탄소 | SM43C | 연주종료 | Al 탈산 | T | 5 | 78 | 48900 | 93.47 | B | B | B |  | 1 |  | 1 | 1535 | 1552 | 6700 |  |  | 6700 | 55.43 | 44 | 120868 | 1638 | 375 | N | 47 | 35 | 래들가열미비 | [6 empty] | 박재승 | 3 |  |  |  |  | Y |  | 98.15 | 11-7 | 254.78 | 0 | A |  | 1627 | 2 | 0.47 | 1567 | 2.61 | 73 | 26 | 389 | 6:29 | 10 | 12 | 0 | 0 |  | 0 | 15 |  | N2 | 2020-03-10 03:48 |  | 58 | 2020-03-10 03:25 | 82 |  |  |  |  | Y | [5 empty] | Y |  |  |  | 8.24 | 0 | [23 empty] | 0 | 1.32 | A | [9 empty] | 0 | 0 | 0 | 0 | 0 | 0 | 0 | 397 | 0 | 300 | 0 | 0 | 0 | 0 |  |  | 5
2020-03-09 | B57312 | 2 | 중탄소 | SM45C |  | Si 탈산 | B | 36 | 47 | 50250 | 139.55 | B | B |  | B | 1 |  | 1 | 1540 | 1577 | 6400 |  |  | 6400 | 68.35 | 11 | 93632 | 1634 |  | N | 62 | 40 | [7 empty] | 임승우 | 2 |  |  |  |  | Y |  | 102.15 | 12-7 | 0 | 262.72 | A |  | 1624 | 1 | 0.07 | 1549 | 1.2 | 56 | 28 | 259 | 4:19 | 15 | 21 | 0 | 0 |  | 0 | 0 |  | N2 | 2020-03-10 04:38 | 2020-03-10 05:06 | 28 | 2020-03-10 04:01 | 65 |  |  |  |  | Y | [8 empty] | 4.2 | 0 | 14.03 | [23 empty] | 0.47 | 0.47 | A | [9 empty] | 0 | 0 | 0 | 0 | 0 | 190 | 0 | 746 | 0 | 0 | 0 | 0 | 0 | 20 |  |  | 4
2020-03-09 | A57450 | 1 | 저탄소 | SCR420HB | TUNDISH교체전 | Al 탈산 | B | 37 | 41 | 51800 | 77.28 | B | B | B |  | 1 | 1 |  | 1540 | 1577 | 5900 |  |  | 5900 | 62.48 | 12 | 94428 | 1621 | 726 | Y | 41 | 32 | [7 empty] | 이호남 | 2 |  |  | Y |  |  |  | 103.2 | 12-9 | 0 | 305.02 | A |  | 1621 | 3 | 0.27 | 1577 | 1.26 | 69 | 24 | 298 | 4:58 | 18 | 19 | 91 | 0 |  | 0 |  |  | N2 | 2020-03-10 03:48 | 2020-03-10 04:35 | 47 | 2020-03-10 03:47 | 48 |  |  |  |  | Y |  |  |  | Y | [5 empty] | 0 | 238.72 | [23 empty] | 8.42 | 0 | A | [9 empty] | 1174 | 380 | 0 | 24 | 0 | 0 | 0 | 300 | 0 | 299 | 0 | 0 | 0 | 0
2020-03-09 | A57451 | 1 | 고탄소 | AE1055LS | TUNDISH교체 | Al 탈산 | B | 38 | 30 | 53700 | 105.63 | B | B | B |  | 1 | 1 |  | 1520 | 1545 | 6100 |  |  | 6100 | 72.1 | 10 | 84610 | 1619 |  | Y | 43 | 38 | [7 empty] | 이호남 | 2 |  |  |  |  | Y |  | 102.15 | 13-1 | 0 | 276.71 | A |  | 1614 | 3 | 0.22 | 1570 | 0.83 | 86 | 26 | 289 | 4:49 | 25 | 25 | 92 | 0 |  | 0 |  |  | N2 | 2020-03-10 05:11 | 2020-03-10 05:55 | 44 | 2020-03-10 05:01 | 54 |  |  |  |  | Y |  |  |  | Y | [5 empty] | 0 | 361.28 | [19 empty] | 2.21 |  |  |  | 9.98 | 0 | A | [9 empty] | 0 | 0 | 801 | 9 | 0 | 0 | 0 | 752 | 0 | 605 | 0 | 0 | 0 | 14 |  |  |  |  | 1
2020-03-09 | C54835 | 3 | 중탄소 | SM45CB | 연주종료 | Si 탈산 | T | 1 | 86 | 47500 | 98.87 | B | B | B |  | 1 |  | 1 | 1535 | 1538 | 6200 |  |  | 6200 | 94.04 | 24 | 65928 | 1585 |  | N | 47 | 35 | [7 empty] | 박재승 | 3 |  |  |  |  | Y |  | 98 | 11-6 | 194.76 | 0 | A |  | 1613 | 2 | 0.48 | 1573 | 1.11 | 80 | 31 | 555 | 9:15 | 7 | 11 | 0 | 0 |  | 0 | 10 |  | N2 | 2020-03-10 05:06 |  | 43 | 2020-03-10 04:51 | 58 |  |  |  |  | Y | [5 empty] | Y |  |  |  | 9.12 | 0 | [23 empty] | 0 | 1.32 | A | [9 empty] | 0 | 0 | 32 | 0 | 0 | 0 | 0 | 1001 | 0 | 0 | 202 | 0 | 0 | 10 |  |  | 5
2020-03-09 | B57313 | 2 | 중탄소 | SM45C |  | Si 탈산 | B | 6 | 39 | 49750 | 118.7 | B | B |  | B | 1 |  | 1 | 1540 | 1577 | 5900 |  |  | 5900 | 63.01 | 11 | 93632 | 1637 |  | Y | 42 | 33 | [7 empty] | 임승우 | 2 |  |  |  |  | Y |  | 106.25 | 13-3 | 0 | 240.51 | A |  | 1622 | 1 | 0.07 | 1544 | 1.28 | 51 | 20 | 241 | 4:01 | 15 | 25 | 0 | 0 |  | 0 | 0 |  | N2 | 2020-03-10 05:34 | 2020-03-10 06:11 | 37 | 2020-03-10 05:03 | 68 |  |  |  |  | Y | [8 empty] | 4 | 0 | 25.46 | [23 empty] | 0.15 | 0.15 | A | [9 empty] | 0 | 0 | 41 | 0 | 0 | 220 | 0 | 755 | 0 | 0 | 0 | 0 | 0 | 15
2020-03-09 | A57452 | 1 | 고탄소 | AE1055LS |  | Al 탈산 | B | 31 | 12 | 53400 | 111.88 | B | B | C |  | 1 | 1 |  | 1520 | 1561 | 6400 |  |  | 6400 | 75.64 | 10 | 84610 | 1564 |  | Y | 51 | 39 | [7 empty] | 이호남 | 2 |  |  |  |  | Y |  | 104.4 | 13-7 | 0 | 252.4 | A |  | 1602 | 3 | 0.22 | 1558 | 0.75 | 74 | 37 | 251 | 4:11 | 25 | 26 | 93 | 0 |  | 0 |  |  | N2 | 2020-03-10 06:13 | 2020-03-10 06:53 | 40 | 2020-03-10 06:11 | 42 | [8 empty] | Y | [5 empty] | 0 | 447.66 | [23 empty] | 0.03 | 0 | A | [9 empty] | 46 | 0 | 887 | 0 | 0 | 0 | 0 | 608 | 0 | 506 | 0 | 0 | 0 | 43
2020-03-09 | C54836 | 3 | 중탄소 | SM45CB | 연주종료 | Si 탈산 | T | 21 | 83 | 47450 | 84.08 | B | B | B |  | 1 |  | 1 | 1535 | 1570 | 5500 |  |  | 5500 | 60.67 | 33 | 90651 | 1632 |  | N | 43 | 33 |  |  | C54831 | 02 |  |  |  | 박재승 | 3 |  |  | Y |  | Y |  | 99.65 | 11-8 | 192.61 | 0 | A |  | 1630 | 2 | 0.46 | 1571 | 2.19 | 78 | 31 | 432 | 7:12 | 7 | 14 | 0 | 0 |  | 0 | 14 |  | N2 | 2020-03-10 05:56 |  | 59 | 2020-03-10 05:42 | 73 |  |  |  |  | Y | [5 empty] | Y |  |  |  | 9.76 | 0 | [23 empty] | 0 | 0 | A | [9 empty] | 0 | 0 | 15 | 0 | 0 | 0 | 0 | 699 | 0 | 0 | 50 | 0 | 0 | 6 |  |  | 5
2020-03-09 | B57314 | 2 | 중탄소 | SM45C |  | Si 탈산 | B | 30 | 44 | 51200 | 130.47 | B | B |  | C | 1 |  | 1 | 1540 | 1557 | 6800 |  |  | 6800 | 61.45 | 13 | 110656 | 1637 |  | Y | 56 | 43 | [7 empty] | 임승우 | 2 |  |  |  |  | Y |  | 105 | 12-10 | 0 | 270.27 | A |  | 1620 | 1 | 0.09 | 1560 | 1.16 | 67 | 25 | 274 | 4:34 | 15 | 16 | 0 | 0 |  | 0 | 0 |  | N2 | 2020-03-10 06:47 | 2020-03-10 07:19 | 32 | 2020-03-10 06:11 | 69 |  |  |  |  | Y | [8 empty] | 4 | 0 | 11.89 | [23 empty] | 1.57 | 1.57 | A | [9 empty] | 0 | 0 | 30 | 0 | 0 | 201 | 0 | 700 | 0 | 0 | 0 | 0 | 0 | 22
2020-03-09 | A57453 | 1 | 고탄소 | AE1055LS |  | Al 탈산 | B | 11 | 49 | 50100 | 98.55 | B | C | C |  | 1 | 1 |  | 1520 | 1555 | 5900 |  |  | 5900 | 58.11 | 12 | 101532 | 1619 |  | Y | 53 | 37 | [7 empty] | 이호남 | 2 |  |  |  |  | Y |  | 109 | 13-3 | 0 | 328.63 | A |  | 1608 | 3 | 0.23 | 1569 | 0.87 | 85 | 45 | 264 | 4:24 | 25 | 25 | 94 | 0 |  | 0 |  |  | N2 | 2020-03-10 07:03 | 2020-03-10 07:51 | 48 | 2020-03-10 07:02 | 49 |  |  |  |  | Y |  |  |  | Y | [5 empty] | 0 | 326.39 | [23 empty] | 11.68 | 0 | A | [9 empty] | 16 | 0 | 1633 | 13 | 0 | 0 | 0 | 296 | 0 | 604 | 0 | 0 | 0 | 10
2020-03-09 | C54837 | 3 | 중탄소 | SM45CB | 연주종료 | Si 탈산 | T | 16 | 88 | 48000 | 93.72 | B | C | C |  | 1 |  | 1 | 1535 | 1589 | 6000 |  |  | 6000 | 60.67 | 36 | 98892 | 1594 |  | N | 46 | 43 |  |  | C54834 | 05 |  |  |  | 박재승 | 3 |  |  | Y |  | N |  | 100.4 | 11-8 | 257.86 | 0 | A |  | 1615 | 2 | 0.48 | 1570 | 1.29 | 77 | 34 | 483 | 8:03 | 7 | 7 | 0 | 0 |  | 0 | 13 |  | N2 | 2020-03-10 07:05 |  | 55 | 2020-03-10 06:52 | 69 |  |  |  |  | Y | [5 empty] | Y |  |  |  | 10.38 | 0 | [23 empty] | 0.57 | 0 | A | [9 empty] | 0 | 0 | 86 | 0 | 0 | 0 | 0 | 1326 | 0 | 0 | 438 | 0 | 0 | 38 |  |  | 5
2020-03-09 | B57315 | 2 | 중탄소 | SM45C |  | Si 탈산 | B | 22 | 76 | 49650 | 109.33 | B | C |  | C | 1 |  | 1 | 1540 | 1544 | 6400 |  |  | 6400 | 69.79 | 11 | 91703 | 1634 |  | Y | 43 | 32 | [7 empty] | 임승우 | 2 |  |  |  |  | Y |  | 103.05 | 12-2 | 0 | 291.92 | A |  | 1620 | 1 | 0.09 | 1556 | 1.32 | 63 | 23 | 274 | 4:34 | 15 | 16 | 0 | 0 |  | 0 | 0 |  | N2 | 2020-03-10 07:53 | 2020-03-10 08:27 | 35 | 2020-03-10 07:24 | 63 |  |  |  |  | Y | [8 empty] | 4.8 | 0 | 18.39 | [23 empty] | 1.03 | 1.03 | A | [9 empty] | 0 | 0 | 30 | 0 | 0 | 187 | 0 | 749 | 0 | 209 | 0 | 0 | 0 | 10 |  |  | 5
2020-03-10 | A57454 | 1 | 고탄소 | AE1055LS |  | Al 탈산 | B | 37 | 42 | 51400 | 89.55 | C | C | C |  | 1 | 1 |  | 1520 | 1541 | 6000 |  |  | 6000 | 59.09 | 12 | 101532 | 1595 |  | Y | 49 | 38 | [7 empty] | 박안희 | 2 |  |  | Y | [5 empty] | 10.46 | 295.16 | A |  | 1593 | 3 | 0.22 | 1554 | 0.95 | 70 | 30 | 247 | 4:07 | 25 | 25 | 95 | 0 |  | 0 |  |  | N2 | 2020-03-10 08:11 | 2020-03-10 08:57 | 46 | 2020-03-10 08:10 | 47 |  |  |  |  | Y |  |  |  | Y | [5 empty] | 0 | 274.74 | [23 empty] | 37.62 | 0 | A | [9 empty] | 54 | 0 | 871 | 42 | 0 | 0 | 0 | 748 | 0 | 627 | 0 | 0 | 0 | 38
2020-03-10 | C54838 | 3 | 중탄소 | SM45CB | 연주종료 | Si 탈산 | T | 5 | 79 | 48900 | 86.65 | C | C | C |  | 1 |  | 1 | 1535 | 1535 | 6400 |  |  | 6400 | 64.72 | 36 | 98892 | 1602 |  | Y | 41 | 35 |  |  |  | 05 |  |  |  |  | 2 |  |  |  |  | Y |  | 102.85 | 12-1 | 207.12 | 0 | A |  | 1597 | 2 | 0.47 | 1565 | 0.84 | 72 | 29 | 463 | 7:43 | 7 | 7 | 0 | 0 |  | 0 | 7 |  | N2 | 2020-03-10 08:20 |  | 47 | 2020-03-10 08:13 | 55 |  |  |  |  | Y | [5 empty] | Y |  |  |  | 14.91 | 0 | [23 empty] | 0.01 | 0 | A | [9 empty] | 0 | 0 | 100 | 0 | 0 | 0 | 0 | 541 | 0 | 199 | 0 | 0 | 0 | 78 |  |  | 5
2020-03-10 | B57316 | 2 | 중탄소 | SM45CB |  | Si 탈산 | B | 36 | 48 | 50850 | 93.67 | C | C |  | C | 1 |  | 1 | 1540 | 1544 | 6800 |  |  | 6800 | 72.86 | 11 | 93335 | 1626 |  | N | 47 | 35 | [7 empty] | 고승만 | 2 |  |  |  |  | Y |  | 103.55 | 12-8 | 0 | 316.9 | A |  | 1611 | 1 | 0.09 | 1561 | 1.17 | 68 | 26 | 251 | 4:11 | 14 | 15 | 0 | 0 |  | 0 | 0 |  | N2 | 2020-03-10 08:38 | 2020-03-10 09:37 | 58 | 2020-03-10 08:27 | 70 |  |  |  |  | Y | [8 empty] | 4.6 | 0 | 12.84 | [23 empty] | 0 | 0 | A | [9 empty] | 0 | 0 | 169 | 0 | 0 | 97 | 0 | 645 | 0 | 520 | 152 | 0 | 0 | 12
2020-03-10 | A57455 | 1 | 고탄소 | AE1055LS |  | Al 탈산 | B | 38 | 31 | 53500 | 82.47 | C | C | C |  | 1 | 1 |  | 1520 | 1555 | 5200 |  |  | 5200 | 61.46 | 10 | 84610 | 1592 |  | Y | 42 | 33 | [7 empty] | 박안희 | 2 |  |  | Y |  |  |  | 103.15 | 13-1 | 0 | 317.76 | A |  | 1592 | 3 | 0.22 | 1548 | 1.13 | 64 | 24 | 256 | 4:16 | 25 | 26 | 96 | 0 |  | 0 |  |  | N2 | 2020-03-10 09:18 | 2020-03-10 10:01 | 43 | 2020-03-10 09:16 | 45 |  |  |  |  | Y |  |  |  | Y | [5 empty] | 0 | 263.8 | [23 empty] | 0.03 | 0 | A | [9 empty] | 48 | 0 | 816 | 44 | 0 | 0 | 0 | 818 | 0 | 697 | 0 | 0 | 0 | 35
2020-03-10 | C54839 | 3 | 중탄소 | SM45CB | 연주종료 | Si 탈산 | T | 1 | 87 | 47400 | 86.7 | C | C |  | C | 1 |  | 1 | 1535 | 1540 | 6900 |  |  | 6900 | 71.77 | 35 | 96145 | 1604 |  | Y | 42 | 40 |  |  |  | 05 |  |  |  |  | 2 |  | Y |  |  | Y |  |  |  | 289.3 | 0 | A |  | 1595 | 1 | 0.1 | 1564 | 0.9 | 71 | 28 | 209 | 3:29 | 7 | 7 | 0 | 0 |  | 0 | 0 |  | N2 | 2020-03-10 09:37 |  | 40 | 2020-03-10 09:26 | 52 |  |  |  |  | Y | [9 empty] | 0 | 6.24 | [23 empty] | 0.06 | 0.06 | A | [9 empty] | 0 | 0 | 0 | 0 | 0 | 0 | 0 | 762 | 0 | 201 | 199 | 0 | 0 | 20
2020-03-10 | B57317 | 2 | 중탄소 | SM45CB |  | Si 탈산 | B | 6 | 40 | 50400 | 111.05 | C | C |  | C | 1 |  | 1 | 1540 | 1545 | 7200 |  |  | 7200 | 65.16 | 13 | 110494 | 1635 |  | N | 46 | 37 | [7 empty] | 고승만 | 2 |  |  |  |  | Y |  | 96.8 | 12-3 | 0 | 240.48 | A |  | 1600 | 1 | 0.07 | 1555 | 1.34 | 62 | 29 | 273 | 4:33 | 14 | 14 | 0 | 0 |  | 0 | 0 |  | N2 | 2020-03-10 10:09 | 2020-03-10 10:43 | 34 | 2020-03-10 09:58 | 45 |  |  |  |  | Y | [9 empty] | 0 | 8.06 | [23 empty] | 0.04 | 0.04 | A | [9 empty] | 0 | 0 | 22 | 0 | 0 | 0 | 0 | 949 | 0 | 455 | 153 | 0 | 0 | 0
2020-03-10 | A57456 | 1 | 고탄소 | AE1055LS |  | Al 탈산 | B | 31 | 13 | 53100 | 84.93 | C | C | C |  | 1 | 1 |  | 1520 | 1548 | 5100 |  |  | 5100 | 50.23 | 12 | 101532 | 1590 |  | Y | 43 | 31 | [7 empty] | 박안희 | 2 |  |  | Y |  |  |  | 100.8 | 13-3 | 1.36 | 236.3 | A |  | 1590 | 3 | 0.26 | 1554 | 0.9 | 70 | 31 | 288 | 4:48 | 25 | 25 | 97 | 0 |  | 0 |  |  | N2 | 2020-03-10 10:19 | 2020-03-10 11:01 | 42 | 2020-03-10 10:17 | 44 |  |  |  |  | Y |  |  |  | Y | [5 empty] | 0 | 268.44 | [23 empty] | 0.01 | 0 | A | [9 empty] | 0 | 0 | 767 | 0 | 0 | 0 | 0 | 595 | 0 | 517 | 0 | 0 | 0 | 45
2020-03-10 | C54840 | 3 | 중탄소 | SM45CB | 연주종료 | Si 탈산 | T | 21 | 84 | 47500 | 83.5 | C | C |  | C | 1 |  | 1 | 1535 | 1554 | 6700 |  |  | 6700 | 65.92 | 37 | 101639 | 1554 | 360 | N | 40 | 36 | [17 empty] | 202.95 | 0 | A |  | 1601 | 1 | 0.13 | 1561 | 1.1 | 68 | 27 | 186 | 3:06 | 7 | 7 | 0 | 0 |  | 0 | 0 |  | N2 | 2020-03-10 10:44 |  | 44 | 2020-03-10 10:31 | 57 |  |  |  |  | Y | [9 empty] | 0 | 6.4 | [23 empty] | 0.14 | 0.14 | A | [9 empty] | 0 | 0 | 0 | 0 | 0 | 0 | 0 | 792 | 0 | 200 | 98 | 0 | 0 | 55
2020-03-10 | B57318 | 2 | 중탄소 | SM45CB |  | Si 탈산 | B | 30 | 45 | 51100 | 106.7 | C | C |  | C | 1 |  | 1 | 1540 | 1515 | 7900 |  |  | 7900 | 77.34 | 12 | 102144 | 1625 | 733 | Y | 57 | 39 | [7 empty] | 고승만 | 2 |  |  |  |  | Y |  |  |  | 0 | 297.95 | A |  | 1607 | 1 | 0.09 | 1554 | 1.59 | 61 | 27 | 251 | 4:11 | 14 | 15 | 0 | 0 | 100 | 0 | 0 |  | N2 | 2020-03-10 11:16 | 2020-03-10 11:48 | 32 | 2020-03-10 11:04 | 44 | [14 empty] | 0 | 17.57 | [23 empty] | 0.27 | 0.27 | A | [9 empty] | 0 | 0 | 62 | 0 | 0 | 66 | 0 | 1097 | 0 | 462 | 0 | 0 | 0 | 44
2020-03-10 | A57457 | 1 | 고탄소 | AE1055LS |  | Al 탈산 | B | 11 | 50 | 50100 | 86.25 | C | C | C |  | 1 | 1 |  | 1520 | 1555 | 4800 |  |  | 4800 | 56.73 | 10 | 84610 | 1597 |  | Y | 47 | 29 | [7 empty] | 박안희 | 2 |  |  | Y |  |  |  | 104.4 | 12-8 | 0 | 311.97 | A |  | 1597 | 3 | 0.26 | 1547 | 1.28 | 63 | 31 | 273 | 4:33 | 25 | 25 | 98 | 0 |  | 0 |  |  | N2 | 2020-03-10 11:28 | 2020-03-10 12:00 | 32 | 2020-03-10 11:28 | 32 |  |  |  |  | Y |  |  |  | Y | [5 empty] | 0 | 214.86 | [23 empty] | 3.1 | 0 | A | [9 empty] | 0 | 0 | 783 | 11 | 0 | 0 | 0 | 449 | 0 | 416 | 0 | 0 | 0 | 7
2020-03-10 | C54841 | 3 | 중탄소 | SM45CB | 연주종료 | Si 탈산 | T | 16 | 89 | 47600 | 99.85 | C | C |  | C | 1 |  | 1 | 1535 | 1516 | 7300 |  |  | 7300 | 75.93 | 35 | 96145 | 1617 |  | Y | 51 | 38 | [8 empty] | 2 |  |  |  |  | Y |  |  |  | 166.56 | 0 | A |  | 1599 | 1 | 0.1 | 1555 | 0.94 | 62 | 26 | 176 | 2:56 | 7 | 8 | 0 | 0 | 35 | 0 | 0 |  | N2 | 2020-03-10 12:05 |  | 23 | 2020-03-10 11:50 | 38 |  |  |  |  | Y | [9 empty] | 0 | 7.68 | [23 empty] | 0.09 | 0.09 | B | [9 empty] | 0 | 0 | 187 | 0 | 0 | 0 | 0 | 398 | 0 | 200 | 0 | 0 | 0 | 40 |  |  | 5
2020-03-10 | B57319 | 2 | 중탄소 | SM45CB |  | Si 탈산 | B | 22 | 77 | 49350 | 76.77 | C | C | C |  | 1 | 1 |  | 1540 | 1525 | 6300 |  |  | 6300 | 64.27 | 12 | 98019 | 1605 |  | Y | 49 | 35 | [7 empty] | 고승만 | 2 |  |  |  |  | Y |  | 99.5 | 11-9 | 0.08 | 320.08 | A |  | 1589 | 3 | 0.28 | 1563 | 0.93 | 70 | 22 | 249 | 4:09 | 14 | 16 | 99 | 0 |  | 0 |  |  | N2 | 2020-03-10 11:57 | 2020-03-10 12:54 | 56 | 2020-03-10 11:56 | 58 | [8 empty] | Y | [5 empty] | 0 | 169.39 | [23 empty] | 3.46 | 3.61 | A | [9 empty] | 0 | 0 | 0 | 23 | 0 | 0 | 0 | 745 | 0 | 725 | 0 | 0 | 0 | 33
2020-03-10 | A57458 | 1 | 고탄소 | AE1055LS |  | Al 탈산 | B | 37 | 43 | 51200 | 92.03 | C | C | C |  | 1 | 1 |  | 1520 | 1524 | 4900 |  |  | 4900 | 57.91 | 10 | 84610 | 1593 |  | Y | 47 | 32 | [7 empty] | 박안희 | 2 |  |  | Y | [5 empty] | 0 | 277.52 | A |  | 1593 | 3 | 0.25 | 1545 | 1.09 | 61 | 31 | 239 | 3:59 | 25 | 25 | 100 | 0 |  | 0 |  |  | N2 | 2020-03-10 12:43 | 2020-03-10 13:01 | 18 | 2020-03-10 12:42 | 19 |  |  |  |  | Y |  |  |  | Y | [5 empty] | 0 | 282.45 | [23 empty] | 3.46 | 92.77 | A | [9 empty] | 0 | 19 | 797 | 14 | 0 | 0 | 0 | 521 | 0 | 450 | 0 | 0 | 0 | 22
2020-03-10 | C54842 | 3 | 중탄소 | SM45CB | 연주종료 | Si 탈산 | T | 5 | 80 | 48750 | 76.1 | C | C |  | C | 1 |  | 1 | 1535 | 1558 | 6300 |  |  | 6300 | 67.45 | 34 | 93398 | 1609 |  | Y | 41 | 33 | [8 empty] | 2 |  |  |  |  | Y |  | 106.25 | 12-4 | 206.94 | 0 | A |  | 1602 | 1 | 0.1 | 1570 | 1.52 | 77 | 27 | 184 | 3:04 | 7 | 7 | 0 | 0 |  | 0 | 0 |  | N2 | 2020-03-10 12:57 |  | 40 | 2020-03-10 12:43 | 54 | [14 empty] | 0 | 6.38 | [23 empty] | 0 | 0 | A | [9 empty] | 0 | 0 | 337 | 0 | 0 | 0 | 0 | 644 | 0 | 201 | 101 | 0 | 0 | 46
2020-03-10 | B57320 | 2 | 중탄소 | SM45CB |  | Si 탈산 | B | 36 | 49 | 50600 | 95.73 | C | C |  | C | 1 |  | 1 | 1540 | 1555 | 6400 |  |  | 6400 | 62.66 | 12 | 102144 | 1627 |  | Y | 43 | 36 | [7 empty] | 고승만 | 2 |  |  |  |  | Y |  | 98.7 | 12-3 | 0 | 271.99 | A |  | 1602 | 1 | 0.08 | 1556 | 0 | 63 | 24 | 248 | 4:08 | 14 | 15 | 0 | 0 | 40 | 0 | 0 |  | N2 | 2020-03-10 13:26 | 2020-03-10 13:59 | 33 | 2020-03-10 13:15 | 44 |  |  |  |  | Y | [8 empty] | 4.2 | 0 | 9.23 | [23 empty] | 0 | 0 | A | [9 empty] | 0 | 0 | 20 | 0 | 0 | 53 | 0 | 1195 | 0 | 622 | 201 | 0 | 0 | 8
2020-03-10 | A57459 | 1 | 고탄소 | AE1055LS |  | Al 탈산 | B | 38 | 32 | 53300 | 92.93 | C | C | C |  | 1 | 1 |  | 1520 | 1542 | 5200 |  |  | 5200 | 51.22 | 12 | 101532 | 1585 |  | Y | 42 | 32 | [7 empty] | 박안희 | 2 |  |  | Y |  |  |  | 102.3 | 12-10 | 0 | 230.59 | A |  | 1585 | 3 | 0.26 | 1550 | 0.69 | 66 | 33 | 282 | 4:42 | 25 | 26 | 101 | 0 |  | 0 |  |  | N2 | 2020-03-10 13:41 | 2020-03-10 14:00 | 19 | 2020-03-10 13:41 | 19 |  |  |  |  | Y |  |  |  | Y | [5 empty] | 0 | 337.79 | [23 empty] | 20.39 | 94.84 | A | [9 empty] | 87 | 0 | 843 | 18 | 0 | 0 | 0 | 296 | 0 | 451 | 0 | 0 | 0 | 10
2020-03-10 | C54843 | 3 | 중탄소 | SM45CB | 연주종료 | Si 탈산 | T | 1 | 88 | 47700 | 79.5 | C | C |  | A | 1 |  | 1 | 1535 | 1564 | 5300 |  |  | 5300 | 55.13 | 35 | 96145 | 1614 |  | Y | 42 | 31 | [8 empty] | 2 |  |  |  |  | Y |  | 95.8 | 11-3 | 105.88 | 0 | A |  | 1596 | 1 | 0.1 | 1566 | 1.3 | 73 | 23 | 199 | 3:19 | 7 | 8 | 0 | 0 | 35 | 0 | 0 |  | N2 | 2020-03-10 14:06 |  | 41 | 2020-03-10 13:52 | 55 |  |  |  |  | Y | [8 empty] | 5 | 0 | 6.07 | [23 empty] | 0 | 0 | A | [9 empty] | 0 | 0 | 258 | 0 | 0 | 0 | 0 | 594 | 0 | 200 | 102 | 0 | 0 | 35
2020-03-10 | B57321 | 2 | 중탄소 | SM45CB |  | Si 탈산 | B | 6 | 41 | 50350 | 109.1 | C | C |  | A | 1 |  | 1 | 1540 | 1554 | 6100 |  |  | 6100 | 59.72 | 12 | 102144 | 1634 |  | Y | 44 | 32 | [7 empty] | 고승만 | 2 |  |  |  |  | Y |  | 94.75 | 11-10 | 0 | 313.76 | A |  | 1603 | 1 | 0.1 | 1561 | 1.27 | 68 | 28 | 274 | 4:34 | 14 | 14 | 0 | 0 | 60 | 0 | 0 |  | N2 | 2020-03-10 14:39 | 2020-03-10 15:06 | 27 | 2020-03-10 14:27 | 39 |  |  |  |  | Y | [8 empty] | 5 | 0 | 12.71 | [23 empty] | 0 | 0 | A | [9 empty] | 0 | 0 | 53 | 0 | 0 | 0 | 0 | 698 | 0 | 405 | 0 | 0 | 0 | 33
2020-03-10 | A57460 | 1 | 고탄소 | AE1055LS |  | Al 탈산 | B | 31 | 14 | 52500 | 92.55 | C | C | A |  | 1 | 1 |  | 1520 | 1538 | 4500 |  |  | 4500 | 44.32 | 12 | 101532 | 1599 |  | Y | 43 | 29 | [7 empty] | 박안희 | 2 |  |  | Y |  |  |  | 105.65 | 13-8 | 0 | 226.69 | A |  | 1599 | 3 | 0.22 | 1545 | 1.08 | 61 | 29 | 328 | 5:28 | 25 | 25 | 102 | 0 |  | 0 |  |  | N2 | 2020-03-10 14:39 | 2020-03-10 15:00 | 22 | 2020-03-10 14:39 | 22 |  |  |  |  | Y |  |  |  | Y | [5 empty] | 0 | 16.54 | [23 empty] | 21.5 | 94.84 | A | [9 empty] | 80 | 0 | 837 | 19 | 0 | 0 | 0 | 515 | 0 | 456 | 0 | 0 | 0 | 41
2020-03-10 | C54844 | 3 | 중탄소 | SM45CB | TUNDISH교체전 | Si 탈산 | T | 21 | 85 | 47350 | 104.53 | C | A |  | A | 1 |  | 1 | 1535 | 1518 | 6200 |  |  | 6200 | 75.23 | 30 | 82410 | 1622 |  | Y | 43 | 34 | [15 empty] | 89.95 | 10-8 | 220.8 | 0 | A |  | 1589 | 1 | 0.12 | 1560 | 0.88 | 67 | 22 | 189 | 3:09 | 7 | 8 | 0 | 0 |  | 0 | 0 |  | N2 | 2020-03-10 15:35 |  | 19 | 2020-03-10 15:04 | 50 |  |  |  |  | Y | [8 empty] | 5.6 | 0.3 | 14.96 | [23 empty] | 0 | 0 | A | [9 empty] | 0 | 0 | 135 | 0 | 0 | 0 | 0 | 703 | 0 | 199 | 101 | 0 | 0 | 22
2020-03-10 | B57322 | 2 | 중탄소 | SM45CB |  | Si 탈산 | B | 30 | 46 | 51150 | 72.15 | C | A | A |  | 1 | 1 |  | 1540 | 1544 | 6100 |  |  | 6100 | 67.38 | 12 | 90536 | 1624 |  | Y | 45 | 34 | [7 empty] | 고승만 | 2 |  |  |  |  | Y |  |  |  | 0 | 295.56 | A |  | 1624 | 3 | 0.25 | 1585 | 1.44 | 92 | 40 | 238 | 3:58 | 14 | 14 | 103 | 0 |  | 0 |  |  | N2 | 2020-03-10 15:06 | 2020-03-10 16:08 | 62 | 2020-03-10 15:06 | 62 | [14 empty] | 0 | 10.4 | [23 empty] | 33.14 | 94.84 | A | [9 empty] | 0 | 0 | 451 | 54 | 0 | 0 | 0 | 850 | 0 | 207 | 0 | 0 | 0 | 53
2020-03-10 | A57461 | 1 | 고탄소 | AE1055LS |  | Al 탈산 | B | 11 | 51 | 50100 | 115.17 | A | A | A |  | 1 | 1 |  | 1520 | 1575 | 4800 |  |  | 4800 | 47.28 | 12 | 101532 | 1587 |  | Y | 61 | 30 |  |  | A57458 |  |  |  |  | 정용태 | 3 |  |  | Y | [5 empty] | 0 | 304.06 | A |  | 1587 | 3 | 0.21 | 1550 | 0.71 | 66 | 37 | 263 | 4:23 | 25 | 25 | 104 | 0 |  | 0 |  |  | N2 | 2020-03-10 16:01 | 2020-03-10 16:10 | 9 | 2020-03-10 15:59 | 11 |  |  |  |  | Y |  |  |  | Y | [5 empty] | 0 | 627.76 | [23 empty] | 0.01 | 0 | A | [9 empty] | 35 | 0 | 822 | 33 | 0 | 0 | 0 | 498 | 0 | 446 | 0 | 0 | 0 | 28
2020-03-10 | B57323 | 2 | 중탄소 | SM45CB |  | Si 탈산 | B | 22 | 78 | 49350 | 103.38 | A | A |  | A | 1 |  | 1 | 1540 | 1516 | 7700 |  |  | 7700 | 57.35 | 16 | 134261 | 1615 |  | Y | 50 | 42 |  |  | C54842 | 05 |  |  |  | 임현진 | 2 |  |  |  |  | Y |  | 97.45 | 11-6 | 0 | 351.22 | A |  | 1619 | 1 | 0.11 | 1554 | 1.42 | 61 | 28 | 418 | 6:58 | 14 | 15 | 0 | 0 |  | 0 | 0 |  | N2 | 2020-03-10 16:35 | 2020-03-10 17:14 | 39 | 2020-03-10 16:17 | 57 |  |  |  |  | Y | [8 empty] | 5.5 | 0 | 14.74 | [23 empty] | 0.1 | 0.1 | A | [9 empty] | 0 | 0 | 110 | 51 | 0 | 0 | 0 | 1301 | 0 | 414 | 101 | 0 | 0 | 0
2020-03-10 | A57462 | 1 | 고탄소 | AE1055LS |  | Al 탈산 | B | 37 | 44 | 51100 | 106.8 | A | A | A |  | 1 | 1 |  | 1520 | 1551 | 4800 |  |  | 4800 | 47.28 | 12 | 101532 | 1598 |  | Y | 47 | 31 |  |  | A57459 |  |  |  |  | 정용태 | 2 |  | Y |  |  |  |  | 100.3 | 12-6 | 0 | 291.22 | A |  | 1598 | 3 | 0.21 | 1545 | 0.91 | 61 | 33 | 277 | 4:37 | 25 | 25 | 105 | 0 |  | 0 |  |  | N2 | 2020-03-10 17:02 | 2020-03-10 17:17 | 14 | 2020-03-10 17:00 | 17 |  |  |  |  | Y |  |  |  | Y | [5 empty] | 0 | 395.6 | [23 empty] | 0 | 0 | A | [9 empty] | 63 | 0 | 873 | 0 | 0 | 0 | 0 | 476 | 0 | 295 | 0 | 0 | 0 | 0
2020-03-10 | B57324 | 2 | 중탄소 | SM45CM1 |  | Al 탈산 | B | 5 | 81 | 48750 | 101.83 | A | A |  | A | 1 |  | 1 | 1540 | 1565 | 6400 |  |  | 6400 | 125.48 | 6 | 51006 | 1645 |  | Y | 42 | 34 | [7 empty] | 임현진 | 2 |  |  |  |  | Y |  | 101.45 | 11-10 | 0 | 311.15 | A |  | 1632 | 1 | 0.43 | 1555 | 1.44 | 63 | 26 | 384 | 6:24 | 15 | 21 | 0 | 0 |  | 0 | 0 |  | N2 | 2020-03-10 17:39 | 2020-03-10 18:17 | 39 | 2020-03-10 17:22 | 56 |  |  |  |  | Y | [8 empty] | 4.6 | 0 | 27.68 | [23 empty] | 0.24 | 0.24 | A | [9 empty] | 0 | 12 | 569 | 0 | 0 | 202 | 0 | 498 | 0 | 205 | 0 | 0 | 0 | 40
2020-03-10 | A57463 | 1 | 고탄소 | AE1055LS |  | Al 탈산 | B | 38 | 33 | 53600 | 93.55 | A | A | A |  | 1 | 1 |  | 1520 | 1579 | 4700 |  |  | 4700 | 55.55 | 10 | 84610 | 1588 |  | Y | 48 | 30 |  |  | A57460 |  |  |  |  | 정용태 | 3 |  |  | Y |  |  |  | 103.95 | 13-2 | 0.3 | 305.29 | A |  | 1588 | 3 | 0.21 | 1553 | 0.78 | 69 | 38 | 278 | 4:38 | 25 | 26 | 106 | 0 |  | 0 |  |  | N2 | 2020-03-10 17:48 | 2020-03-10 18:15 | 27 | 2020-03-10 17:48 | 27 | [8 empty] | Y | [5 empty] | 0 | 306.75 | [23 empty] | 5.98 | 0 | A | [9 empty] | 53 | 0 | 851 | 21 | 0 | 0 | 0 | 497 | 0 | 495 | 96 | 0 | 0 | 34
2020-03-10 | B57325 | 2 | 중탄소 | SM45CM1 |  | Al 탈산 | B | 36 | 50 | 51250 | 87.13 | A | A |  | A | 1 |  | 1 | 1540 | 1554 | 6300 |  |  | 6300 | 74.11 | 10 | 85010 | 1655 |  | Y | 41 | 34 | [7 empty] | 임현진 | 2 |  |  |  |  | Y |  | 101.65 | 12-6 | 0 | 179.4 | A |  | 1630 | 1 | 0.11 | 1568 | 1.47 | 76 | 27 | 326 | 5:26 | 15 | 16 | 0 | 0 | 70 | 0 | 0 |  | N2 | 2020-03-10 18:24 | 2020-03-10 19:23 | 59 | 2020-03-10 18:14 | 70 |  |  |  |  | Y | [8 empty] | 5 | 0 | 20.87 | [23 empty] | 0.15 | 0.15 | A | [9 empty] | 0 | 0 | 557 | 0 | 0 | 205 | 0 | 503 | 0 | 209 | 0 | 0 | 0 | 41
2020-03-10 | A57464 | 1 | 고탄소 | AE1055LS |  | Al 탈산 | B | 31 | 15 | 53200 | 98.7 | A | A | A |  | 1 | 1 |  | 1520 | 1545 | 5600 |  |  | 5600 | 66.19 | 10 | 84610 | 1599 |  | Y | 41 | 34 |  |  | A57461 |  |  |  |  | 정용태 | 2 |  |  | Y |  |  |  | 111.45 | 14-4 | 0 | 220.7 | A |  | 1599 | 3 | 0.23 | 1543 | 0.97 | 59 | 30 | 265 | 4:25 | 25 | 25 | 107 | 0 |  | 0 |  |  | N2 | 2020-03-10 18:51 | 2020-03-10 19:16 | 25 | 2020-03-10 18:51 | 25 |  |  |  |  | Y |  |  |  | Y | [5 empty] | 0 | 396.85 | [23 empty] | 7.23 | 0 | A | [9 empty] | 74 | 0 | 935 | 0 | 0 | 0 | 0 | 693 | 0 | 495 | 96 | 0 | 0 | 29
2020-03-10 | B57326 | 2 | 중탄소 | SM45CM1 | 연주종료 | Al 탈산 | B | 21 | 86 | 47700 | 96.28 | A | A |  | A | 1 |  | 1 | 1540 | 1544 | 6700 |  |  | 6700 | 62.71 | 14 | 106835 | 1646 |  | N | 43 | 36 | [7 empty] | 임현진 | 2 |  |  |  |  | Y |  | 93.6 | 11-2 | 0 | 177.81 | A |  | 1639 | 1 | 0.11 | 1565 | 1.66 | 73 | 26 | 560 | 9:20 | 15 | 16 | 0 | 0 |  | 0 | 0 |  | N2 | 2020-03-10 19:33 | 2020-03-10 20:30 | 58 | 2020-03-10 19:17 | 73 |  |  |  |  | Y | [8 empty] | 5 | 0 | 19.18 | [23 empty] | 0.15 | 0.15 | A | [9 empty] | 39 | 0 | 541 | 0 | 0 | 195 | 0 | 507 | 0 | 205 | 0 | 0 | 0 | 0
2020-03-10 | A57465 | 1 | 고탄소 | AE1055LS |  | Al 탈산 | B | 11 | 52 | 50000 | 75.47 | A | A | A |  | 1 | 1 |  | 1520 | 1553 | 4600 |  |  | 4600 | 45.31 | 12 | 101532 | 1594 |  | Y | 41 | 29 |  |  | A57462 |  |  |  |  | 정용태 | 3 |  |  | Y |  |  |  | 103.85 | 12-8 | 0 | 279.92 | A |  | 1594 | 3 | 0.21 | 1562 | 0.91 | 78 | 37 | 254 | 4:14 | 25 | 25 | 108 | 0 |  | 0 |  |  | N2 | 2020-03-10 19:32 | 2020-03-10 20:21 | 48 | 2020-03-10 19:32 | 49 |  |  |  |  | Y |  |  |  | Y | [5 empty] | 0 | 205.86 | [23 empty] | 9.18 | 0 | A | [9 empty] | 68 | 0 | 851 | 25 | 0 | 0 | 0 | 297 | 0 | 295 | 0 | 0 | 0 | 28
2020-03-10 | B57327 | 2 | 중탄소 | STD61 |  | Al 탈산 | I | 6 | 42 | 50400 | 158.3 | A | A |  | A | 1 |  | 1 | 1560 | 1614 | 11400 |  |  | 11400 | 142.5 | 20 | 80000 | 1645 |  | INGOT | 90 | 59 | [7 empty] | 임현진 | [5 empty] | Y |  | 85.8 | 11-1 | 606.44 | 0 | A |  | 1624 | 1 | 0.21 | 1554 | 1.11 | 70 |  | 189 | 3:09 | 20 | 21 | 0 | 0 | 100 | 0 | 0 |  | AR | 2020-03-10 21:28 |  | 60 | 2020-03-10 21:16 | [5 empty] | Y | [8 empty] | 6 | 36.23 | 0 | [18 empty] | 1.2 |  |  |  |  | 0.06 | 0.06 | A | [9 empty] | 2213 | 4129 | 62 | 0 | 0 | 117 | 0 | 1346 | 0 | 209 | 0 | 0 | 0 | 0
2020-03-10 | A57466 | 1 | 고탄소 | AE1055LS |  | Al 탈산 | B | 37 | 45 | 51700 | 82.37 | A | A | A |  | 1 | 1 |  | 1520 | 1548 | 5900 |  |  | 5900 | 58.11 | 12 | 101532 | 1595 |  | Y | 41 | 35 |  |  | A57463 |  |  |  |  | 정용태 | 2 |  |  | Y |  |  |  | 106.8 | 13-2 | 0 | 228.83 | A |  | 1595 | 3 | 0.22 | 1566 | 0.69 | 82 | 39 | 265 | 4:25 | 25 | 25 | 109 | 0 |  | 0 |  |  | N2 | 2020-03-10 20:35 | 2020-03-10 21:22 | 47 | 2020-03-10 20:35 | 47 |  |  |  |  | Y |  |  |  | Y | [5 empty] | 0 | 18.98 | [23 empty] | 11.54 | 0 | A | [9 empty] | 48 | 0 | 796 | 0 | 0 | 0 | 0 | 741 | 0 | 642 | 95 | 0 | 0 | 18
2020-03-10 | A57467 | 1 | 고탄소 | AE1055LS |  | Al 탈산 | B | 38 | 34 | 53900 | 98.33 | A | A | A |  | 1 | 1 |  | 1520 | 1559 | 5200 |  |  | 5200 | 51.22 | 12 | 101532 | 1607 |  | Y | 42 | 33 |  |  | A57464 |  |  |  |  | 정용태 | 3 |  |  | Y |  |  |  | 106.8 | 13-5 | 0 | 262.17 | A |  | 1607 | 3 | 0.22 | 1555 | 0.93 | 71 | 36 | 355 | 5:55 | 25 | 25 | 110 | 0 |  | 0 |  |  | N2 | 2020-03-10 21:48 | 2020-03-10 22:24 | 36 | 2020-03-10 21:47 | 37 |  |  |  |  | Y |  |  |  | Y | [5 empty] | 0 | 368.55 | [23 empty] | 12.98 | 0 | A | [9 empty] | 71 | 0 | 891 | 29 | 0 | 0 | 0 | 298 | 0 | 296 | 0 | 0 | 0 | 32
2020-03-10 | B57328 | 2 | 저탄소 | SCM415M1 |  | Al 탈산 | I | 22 | 79 | 49300 | 125.93 | A | A |  | B | 1 |  | 1 | 1560 | 1604 | 8200 |  |  | 8200 | 82 | 20 | 100000 | 1676 | 366 | INGOT | 52 | 45 | [7 empty] | 임현진 | [7 empty] | 107.7 | 12-6 | 364.37 | 0 | A |  | 1662 | 1 | 0.1 | 1588 | 1.58 | 74 |  | 358 | 5:58 | 20 | 20 | 0 | 0 |  | 0 | 0 |  | N2 | 2020-03-10 22:59 |  | 21 | 2020-03-10 22:23 | [5 empty] | Y | [8 empty] | 4.2 | 12.85 | 0 | [18 empty] | 1.3 |  |  |  |  | 0.03 | 0.03 | A | [9 empty] | 917 | 338 | 35 | 0 | 0 | 264 | 0 | 1404 | 0 | 408 | 0 | 0 | 0 | 0
2020-03-10 | A57468 | 1 | 고탄소 | AE1055LS |  | Al 탈산 | B | 31 | 16 | 52800 | 86.95 | A | A | B |  | 1 | 1 |  | 1520 | 1558 | 6000 |  |  | 6000 | 59.09 | 12 | 101532 | 1602 | 340 | Y | 47 | 38 |  |  | A57465 |  |  |  |  | 정용태 | 3 |  |  | Y |  |  |  | 107.6 | 13-10 | 0 | 312.67 | A |  | 1602 | 3 | 0.26 | 1560 | 1.08 | 76 | 35 | 284 | 4:44 | 25 | 25 | 111 | 0 |  | 0 |  |  | N2 | 2020-03-10 22:38 | 2020-03-10 23:26 | 47 | 2020-03-10 22:37 | 48 |  |  |  |  | Y |  |  |  | Y | [5 empty] | 0 | 262.06 | [23 empty] | 17.08 | 0 | A | [9 empty] | 98 | 0 | 907 | 20 | 0 | 0 | 0 | 782 | 0 | 699 | 99 | 0 | 0 | 33
2020-03-10 | B57329 | 2 | 중탄소 | SFMN438V | 연주시작 | Si 탈산 | T | 36 | 51 | 0 | 113.3 | A | B |  | B | 1 |  | 1 | 1540 | 1554 | 8800 |  |  | 8800 | 134.31 | 24 | 65520 | 1685 |  | Y | 53 | 45 | [7 empty] | 임승우 | 2 | [6 empty] | 152.8 |  | 0.01 | 378.03 | A |  | 1671 | 1 | 0.12 | 1582 | 1.78 | 90 | 36 | 312 | 5:12 | 18 | 20 | 0 | 0 |  | 0 | 0 |  | N2 | 2020-03-10 23:50 |  | 17 | 2020-03-10 23:26 | 40 |  |  |  |  | Y | [8 empty] | 4.2 | 0 | 18.08 | 빌렛트 첫 히트 2줄 스타트로인해 2번째차지 온도 낮아 35톤 가량 B57332에 이월 | [22 empty] | 0.33 | 0.33 | A | [9 empty] | 0 | 0 | 82 | 50 | 0 | 0 | 0 | 801 | 0 | 0 | 0 | 0 | 0 | 0 |  |  | 7 |  | 1
2020-03-10 | C54845 | 3 | 중탄소 | SFMN438V | TUNDISH교체전 | Si 탈산 | T | 5 | 82 | 48500 | 352.67 | B | B | B |  | 1 |  | 1 | 1535 | 1528 | 10600 |  |  | 10600 | 107.86 | 36 | 98280 | 1644 |  | Y | 276 | 55 | [7 empty] | 도주용 | 2 |  |  |  |  | N | 0 | 107.1 | 12-5 | 1.8 | 432.63 | A |  | 1644 | 2 | 0.45 | 1558 | 3.19 | 66 | 23 | 508 | 8:28 | 18 | 18 | 0 | 0 |  | 0 | 15 |  | N2 | 2020-03-11 00:39 |  | 29 | 2020-03-10 23:52 | 76 |  |  |  |  | Y | [5 empty] | N |  |  |  | 0 | 3.04 | [23 empty] | 0.8 | 0 | A | [9 empty] | 47 | 0 | 277 | 0 | 0 | 0 | 0 | 793 | 0 | 0 | 302 | 0 | 0 | 0 |  |  | 5
2020-03-10 | A57469 | 1 | 고탄소 | AE1055LS |  | Al 탈산 | B | 19 | 1 | 53300 | 92.18 | B | B | B |  | 1 | 1 |  | 1520 | 1574 | 6600 |  |  | 6600 | 78 | 10 | 84610 | 1614 |  | Y | 51 | 41 | [7 empty] | 이호남 | 2 |  |  | Y |  |  |  | 106.75 | 14-3 | 0 | 283.86 | A |  | 1605 | 3 | 0.25 | 1554 | 1.28 | 70 | 28 | 289 | 4:49 | 25 | 25 | 112 | 0 |  | 0 |  |  | N2 | 2020-03-11 00:02 | 2020-03-11 00:29 | 27 | 2020-03-11 00:01 | 28 |  |  |  |  | Y |  |  |  | Y | [5 empty] | 0 | 280.35 | [23 empty] | 20.68 | 0 | A | [9 empty] | 74 | 0 | 873 | 23 | 0 | 0 | 0 | 747 | 0 | 605 | 0 | 0 | 0 | 30
2020-03-10 | B57330 | 2 | 중탄소 | SBMA75 | 연주시작 | Al 탈산 | B | 11 | 53 | 50450 | 118.18 | B | B |  | B | 1 |  | 1 | 1540 | 1565 | 7600 |  |  | 7600 | 74.75 | 12 | 101666 | 1684 |  | Y | 46 | 39 | [7 empty] | 임승우 | 2 |  |  |  |  | Y |  | 102.85 | 12-6 | 0 | 256.95 | A |  | 1659 | 1 | 0.13 | 1578 | 1.44 | 87 | 44 | 332 | 5:32 | 18 | 21 | 0 | 0 |  | 0 | 0 |  | N2 | 2020-03-11 01:03 | 2020-03-11 01:16 | 13 | 2020-03-11 00:32 | 43 |  |  |  |  | Y | [8 empty] | 4.2 | 0 | 24.16 | [19 empty] | 2.18 |  |  |  | 0.22 | 0.22 | A | [9 empty] | 0 | 0 | 50 | 90 | 0 | 260 | 0 | 676 | 0 | 0 | 0 | 0 | 0 | 10 |  |  | 7 |  | 1
2020-03-10 | A57470 | 1 | 고탄소 | AE1055LS | TUNDISH교체전 | Al 탈산 | B | 37 | 46 | 50600 | 77.45 | B | B | B |  | 1 | 1 |  | 1520 | 1557 | 4000 |  |  | 4000 | 43.9 | 12 | 91119 | 1602 |  | Y | 40 | 25 | [7 empty] | 이호남 | 2 |  | Y |  |  |  |  | 96.45 | 12-1 | 0 | 223.05 | A |  | 1593 | 3 | 0.22 | 1553 | 1.11 | 69 | 32 | 252 | 4:12 | 25 | 25 | 113 | 0 |  | 0 |  |  | N2 | 2020-03-11 00:58 | 2020-03-11 01:31 | 33 | 2020-03-11 00:56 | 36 |  |  |  |  | Y |  |  |  | Y | [5 empty] | 0 | 245.17 | [23 empty] | 21.72 | 0 | A | [9 empty] | 82 | 0 | 739 | 29 | 0 | 0 | 0 | 447 | 0 | 371 | 0 | 0 | 0 | 19
2020-03-10 | C54846 | 3 | 중탄소 | SFMN438V | 연주시작 | Si 탈산 | T | 22 | 80 | 51750 | 282.53 | B | B | B |  | 1 |  | 1 | 1535 | 1556 | 20000 |  |  | 20000 | 203.5 | 36 | 98280 | 1657 |  | Y | 218 | 101 | 빌렛 2줄 조업으로 작업 종료 래들 교체 후 작업(30호>22호) | [6 empty] | 박재승 | 3 |  |  |  |  | Y |  | 101.1 | 11-10 | 0 | 823.48 | A |  | 1667 | 2 | 0.42 | 1578 | 2.78 | 86 | 31 | 480 | 8:00 | 18 | 18 | 0 | 0 |  | 0 | 15 |  | N2 | 2020-03-11 04:23 |  | 30 | 2020-03-11 03:51 | 63 |  |  |  |  | Y | [5 empty] | N |  |  |  | 0 | 4.88 | [23 empty] | 0.8 | 0 | A | [9 empty] | 0 | 0 | 258 | 0 | 0 | 0 | 0 | 807 | 0 | 0 | 0 | 0 | 0 | 12 |  |  | 9 |  | 1
2020-03-10 | B57331 | 2 | 중탄소 | SBMA75 |  | Al 탈산 | B | 6 | 43 | 49950 | 99.88 | B | B |  | B | 1 |  | 1 | 1540 | 1577 | 7300 |  |  | 7300 | 81.18 | 11 | 89926 | 1656 |  | Y | 41 | 36 | [7 empty] | 임승우 | 2 |  |  |  |  | Y |  | 103.75 | 12-9 | 0 | 267.89 | A |  | 1652 | 1 | 0.14 | 1567 | 1.67 | 76 | 16 | 302 | 5:02 | 18 | 29 | 0 | 0 | 100 | 0 | 0 |  | N2 | 2020-03-11 01:49 | 2020-03-11 02:14 | 25 | 2020-03-11 01:38 | 37 |  |  |  |  | Y | [8 empty] | 4.2 | 0 | 28.54 | [23 empty] | 0.14 | 0.14 | A | [9 empty] | 0 | 0 | 102 | 80 | 0 | 224 | 0 | 680 | 0 | 0 | 0 | 0 | 0 | 0 |  |  | 5
2020-03-10 | A57471 | 1 | 저탄소 | BP-SCM420HT | TUNDISH교체 | Al 탈산 | B | 38 | 35 | 52700 | 88.62 | B | B | B |  | 1 | 1 |  | 1540 | 1601 | 6100 |  |  | 6100 | 72.1 | 10 | 84610 | 1653 |  | Y | 43 | 33 | [7 empty] | 이호남 | 2 |  |  | Y |  |  |  | 106.85 | 13-4 | 0 | 251.84 | A |  | 1650 | 3 | 0.28 | 1605 | 1 | 95 | 41 | 242 | 4:02 | 16 | 19 | 114 | 0 |  | 0 |  |  | N2 | 2020-03-11 02:05 | 2020-03-11 02:49 | 44 | 2020-03-11 02:03 | 46 | [8 empty] | Y | [5 empty] | 0 | 350.78 | [19 empty] | 2.83 | 1.92 |  |  | 3.45 | 0 | A | [9 empty] | 120 | 1183 | 0 | 37 | 0 | 0 | 0 | 298 | 0 | 298 | 0 | 0 | 0 | 9 |  |  | 9 |  | 1
2020-03-10 | B57332 | 2 | 중탄소 | SBMA75 |  | Al 탈산 | B | 18 | 1 | 53750 | 101.83 | B | B |  | B | 1 |  | 1 | 1540 | 1536 | 6800 |  |  | 6800 | 78.25 | 11 | 86900 | 1654 |  | Y | 45 | 34 | B57329 잔강 35톤 받음 | [6 empty] | 임승우 | 2 |  |  |  |  | Y |  | 106.55 | 14-3 | 0.01 | 153.25 | A |  | 1636 | 1 | 0.13 | 1566 | 1.56 | 75 | 31 | 346 | 5:46 | 18 | 18 | 0 | 0 |  | 0 | 0 |  | N2 | 2020-03-11 02:51 | 2020-03-11 03:15 | 24 | 2020-03-11 02:35 | 40 |  |  |  |  | Y | [8 empty] | 3.2 | 0 | 23.39 | [23 empty] | 0.03 | 0.03 | A | [9 empty] | 10 | 0 | 969 | 0 | 0 | 209 | 0 | 604 | 0 | 0 | 0 | 0 | 0 | 31 |  |  | 5
2020-03-10 | A57472 | 1 | 저탄소 | BP-SCM420HT |  | Al 탈산 | B | 31 | 17 | 52300 | 91.77 | B | B | B |  | 1 | 1 |  | 1540 | 1573 | 6500 |  |  | 6500 | 64.02 | 12 | 101532 | 1618 |  | Y | 46 | 41 | [7 empty] | 이호남 | 2 |  | Y |  |  |  |  | 108.2 | 13-10 | 0 | 138.9 | A |  | 1628 | 3 | 0.27 | 1587 | 0.93 | 77 | 39 | 261 | 4:21 | 16 | 16 | 115 | 0 |  | 0 |  |  | N2 | 2020-03-11 03:08 | 2020-03-11 03:46 | 38 | 2020-03-11 03:06 | 40 |  |  |  |  | Y |  |  |  | Y | [5 empty] | 0 | 344.69 | [23 empty] | 2.2 | 0 | A | [9 empty] | 159 | 1246 | 0 | 38 | 0 | 0 | 0 | 296 | 0 | 298 | 0 | 0 | 0 | 0 |  |  | 4
2020-03-10 | B57333 | 2 | 중탄소 | SBMA75 |  | Al 탈산 | B | 36 | 52 | 50350 | 89.87 | B | B |  | B | 1 |  | 1 | 1540 | 1546 | 6900 |  |  | 6900 | 73 | 14 | 94520 | 1624 |  | Y | 45 | 42 |  |  | B57330 | 05 |  |  |  | 임승우 | 2 |  |  |  |  | Y |  | 108.75 | 13-2 | 0.03 | 191.65 | A |  | 1613 | 1 | 0.12 | 1563 | 1.3 | 72 | 34 | 243 | 4:03 | 18 | 19 | 0 | 0 |  | 0 | 0 |  | N2 | 2020-03-11 03:40 | 2020-03-11 04:18 | 38 | 2020-03-11 03:32 | 47 |  |  |  |  | Y | [8 empty] | 4 | 0 | 20.64 | [23 empty] | 0.06 | 0.06 | A | [9 empty] | 13 | 0 | 73 | 0 | 0 | 182 | 0 | 855 | 0 | 256 | 0 | 0 | 0 | 10 |  |  | 4
2020-03-10 | A57473 | 1 | 저탄소 | BP-SCM420HT |  | Al 탈산 | B | 19 | 2 | 54100 | 94.82 | B | B | B |  | 1 | 1 |  | 1540 | 1554 | 6800 |  |  | 6800 | 66.97 | 12 | 101532 | 1635 |  | Y | 48 | 37 | [7 empty] | 이호남 | 2 |  |  | Y |  |  |  | 102.1 | 13-7 | 0 | 171.17 | A |  | 1628 | 3 | 0.26 | 1589 | 0.87 | 79 | 35 | 253 | 4:13 | 16 | 16 | 116 | 0 |  | 0 |  |  | N2 | 2020-03-11 04:08 | 2020-03-11 04:45 | 38 | 2020-03-11 04:05 | 40 |  |  |  |  | Y |  |  |  | Y | [5 empty] | 0 | 342.28 | [23 empty] | 2.36 | 0 | A | [9 empty] | 224 | 1220 | 0 | 37 | 0 | 0 | 0 | 296 | 0 | 296 | 0 | 0 | 0 | 4 |  |  | 4
2020-03-10 | B57334 | 2 | 중탄소 | SBMA75 |  | Al 탈산 | B | 11 | 54 | 50000 | 88.97 | B | B |  | B | 1 |  | 1 | 1540 | 1557 | 6200 |  |  | 6200 | 61.46 | 18 | 100884 | 1615 |  | Y | 41 | 34 |  |  | B57331 | 05 |  |  |  | 임승우 | 2 |  |  |  |  | Y |  | 106.5 | 12-10 | 0 | 217.33 | A |  | 1607 | 1 | 0.13 | 1553 | 1.24 | 62 | 28 | 204 | 3:24 | 18 | 19 | 0 | 0 |  | 0 | 0 |  | N2 | 2020-03-11 04:38 | 2020-03-11 05:24 | 46 | 2020-03-11 04:28 | 56 |  |  |  |  | Y | [8 empty] | 4.2 | 0 | 16.98 | [23 empty] | 0.07 | 0.07 | A | [9 empty] | 23 | 0 | 70 | 30 | 0 | 181 | 0 | 750 | 0 | 0 | 0 | 0 | 0 | 5 |  |  | 4
2020-03-10 | C54847 | 3 | 중탄소 | SFMN438V | TUNDISH교체전 | Si 탈산 | T | 30 | 48 | 50850 | 151.32 | B | B | B |  | 1 |  | 1 | 1535 | 1577 | 9500 |  |  | 9500 | 91.58 | 38 | 103740 | 1648 | 370 | Y | 90 | 49 |  |  | C54845 | 05 |  |  |  | 박재승 | 3 |  | N | Y |  | Y |  | 107.6 | 13-2 | 0 | 399.05 | A |  | 1643 | 2 | 0.43 | 1562 | 2.53 | 70 | 27 | 433 | 7:13 | 18 | 18 | 0 | 0 |  | 0 | 15 |  | N2 | 2020-03-11 05:57 |  | 40 | 2020-03-11 05:27 | 70 |  |  |  |  | Y | [5 empty] | N |  |  |  | 0 | 4.09 | [23 empty] | 0 | 0 | A | [9 empty] | 0 | 0 | 171 | 0 | 0 | 0 | 0 | 395 | 0 | 0 | 0 | 0 | 0 | 26
2020-03-10 | A57474 | 1 | 저탄소 | BP-SCM420HT |  | Al 탈산 | B | 37 | 47 | 50300 | 97.22 | B | B | B |  | 1 | 1 |  | 1540 | 1576 | 6600 |  |  | 6600 | 78 | 10 | 84610 | 1616 |  | Y | 50 | 37 | [7 empty] | 이호남 | 2 |  | N | Y |  |  |  | 106.95 | 13-2 | 0 | 252.22 | A |  | 1623 | 3 | 0.28 | 1581 | 0.91 | 71 | 34 | 280 | 4:40 | 16 | 16 | 117 | 0 |  | 0 |  |  | N2 | 2020-03-11 05:08 | 2020-03-11 05:39 | 30 | 2020-03-11 05:06 | 33 | [8 empty] | Y | [5 empty] | 0 | 362.81 | [23 empty] | 2.86 | 0 | A | [9 empty] | 1076 | 389 | 0 | 32 | 0 | 0 | 0 | 576 | 0 | 517 | 0 | 0 | 0 | 4 |  |  | 7
2020-03-10 | B57335 | 2 | 중탄소 | SBMA75 |  | Al 탈산 | B | 6 | 44 | 49800 | 87.62 | B | B |  | B | 1 |  | 1 | 1540 | 1587 | 5600 |  |  | 5600 | 58.8 | 12 | 95239 | 1614 |  | Y | 40 | 31 |  |  | B57332 | 05 |  |  |  | 임승우 | 2 |  |  |  |  | Y |  | 108.1 | 13-4 | 0.02 | 170.71 | A |  | 1615 | 1 | 0.13 | 1563 | 1.25 | 72 | 34 | 355 | 5:55 | 18 | 19 | 0 | 0 |  | 0 | 0 |  | N2 | 2020-03-11 05:38 | 2020-03-11 06:24 | 46 | 2020-03-11 05:30 | 53 |  |  |  |  | Y | [8 empty] | 3.6 | 0 | 26.45 | [23 empty] | 0.03 | 0.03 | A | [9 empty] | 11 | 0 | 101 | 28 | 0 | 208 | 0 | 429 | 0 | 0 | 0 | 0 | 0 | 11 |  |  | 5
2020-03-10 | A57475 | 1 | 저탄소 | SCM420HT |  | Al 탈산 | B | 38 | 36 | 53300 | 80.67 | B | B | B |  | 1 | 1 |  | 1540 | 1593 | 5800 |  |  | 5800 | 54.72 | 14 | 106003 | 1615 |  | Y | 46 | 33 | [7 empty] | 이호남 | 2 |  |  | Y |  |  |  | 107.2 | 13-5 | 0 | 174.84 | A |  | 1619 | 3 | 0.28 | 1581 | 1.12 | 71 | 32 | 298 | 4:58 | 18 | 19 | 118 | 0 |  | 0 |  |  | N2 | 2020-03-11 05:58 | 2020-03-11 06:39 | 41 | 2020-03-11 05:57 | 41 | [8 empty] | Y | [5 empty] | 0 | 289.88 | [23 empty] | 10.23 | 0 | A | [9 empty] | 1359 | 142 | 0 | 0 | 0 | 0 | 0 | 552 | 0 | 496 | 0 | 0 | 0 | 0
2020-03-10 | B57336 | 2 | 중탄소 | SBMA75 |  | Al 탈산 | B | 18 | 2 | 54150 | 103.28 | B | B |  | C | 1 |  | 1 | 1540 | 1555 | 6600 |  |  | 6600 | 66.28 | 14 | 99574 | 1634 |  | Y | 46 | 33 | [7 empty] | 임승우 | 2 |  |  |  |  | Y |  | 106.45 | 14-2 | 0.01 | 90.29 | A |  | 1622 | 1 | 0.12 | 1565 | 1.19 | 74 | 32 | 285 | 4:45 | 18 | 19 | 0 | 0 |  | 0 | 0 |  | N2 | 2020-03-11 06:54 | 2020-03-11 07:27 | 33 | 2020-03-11 06:38 | 49 |  |  |  |  | Y | [8 empty] | 3.2 | 0 | 20.18 | [23 empty] | 0.18 | 0.18 | A | [9 empty] | 0 | 0 | 316 | 0 | 0 | 214 | 0 | 735 | 0 | 0 | 0 | 0 | 0 | 50 |  |  | 5
2020-03-10 | C54848 | 3 | 중탄소 | SFMN438V | 연주시작 | Si 탈산 | T | 22 | 81 | 48450 | 250.05 | B | C | C |  | 1 |  | 1 | 1535 | 1532 | 18000 |  |  | 18000 | 183.15 | 36 | 98280 | 1649 |  | Y | 190 | 9 | 빌레트09시20분작업 레들교체21번(07시) | [6 empty] | 박재승 | 3 |  |  |  |  | Y |  | 107.35 | 12-5 | 999 | 1160 | A |  | 1652 | 2 | 0.44 | 1577 | 1.63 | 85 | 36 | 504 | 8:24 | 18 | 18 | 0 | 0 |  | 0 | 14 |  | N2 | 2020-03-11 09:38 |  | 30 | 2020-03-11 09:24 | 44 |  |  |  |  | Y | [5 empty] | N |  |  |  | 1.41 | 3.42 | [23 empty] | 0 | 0 | A | [9 empty] | 0 | 0 | 1696 | 0 | 0 | 0 | 0 | 394 | 0 | 0 | 0 | 0 | 0 | 69 |  |  | 9 |  | 1
2020-03-10 | A57476 | 1 | 저탄소 | SCM420C1 |  | Al 탈산 | B | 31 | 18 | 52600 | 85.38 | B | C | C |  | 1 | 1 |  | 1540 | 1574 | 5700 |  |  | 5700 | 56.69 | 14 | 100548 | 1626 |  | Y | 42 | 35 | [7 empty] | 이호남 | 2 |  |  | Y |  |  |  | 106.05 | 13-8 | 0 | 189.53 | A |  | 1608 | 3 | 0.28 | 1577 | 0.76 | 65 | 26 | 276 | 4:36 | 15 | 16 | 119 | 0 |  | 0 |  |  | N2 | 2020-03-11 06:58 | 2020-03-11 07:46 | 47 | 2020-03-11 06:56 | 50 |  |  |  |  | Y |  |  |  | Y | [5 empty] | 67.58 | 162.41 | [23 empty] | 0.02 | 0 | A | [9 empty] | 1269 | 0 | 0 | 28 | 0 | 0 | 0 | 552 | 0 | 454 | 0 | 0 | 0 | 0
2020-03-11 | B57337 | 2 | 중탄소 | SBMA75 | TUNDISH교체전 | Al 탈산 | B | 36 | 53 | 50500 | 111.62 | C | C |  | C | 1 |  | 1 | 1540 | 1626 | 5700 |  |  | 5700 | 62.17 | 16 | 91680 | 1625 |  | Y | 55 | 47 |  |  | B57334 | 05 |  |  |  | 고승만 | 2 |  |  | Y |  | Y |  | 110.6 | 13-4 | 0 | 299.42 | A |  | 1621 | 1 | 0.13 | 1561 | 1.5 | 70 | 36 | 248 | 4:08 | 18 | 19 | 0 | 0 |  | 0 | 0 |  | N2 | 2020-03-11 08:06 | 2020-03-11 08:29 | 24 | 2020-03-11 07:44 | 45 |  |  |  |  | Y | [8 empty] | 4.2 | 7.36 | 0.92 | [23 empty] | 0.32 | 0.32 | A | [9 empty] | 73 | 0 | 102 | 0 | 0 | 280 | 0 | 900 | 0 | 513 | 0 | 0 | 0 | 10
2020-03-11 | A57477 | 1 | 저탄소 | SCM420C1 |  | Al 탈산 | B | 19 | 3 | 54000 | 84.18 | C | C | C |  | 1 | 1 |  | 1540 | 1580 | 5600 |  |  | 5600 | 54.34 | 12 | 103056 | 1631 |  | Y | 45 | 35 | [7 empty] | 박안희 | 3 |  |  | Y |  |  |  | 102.4 | 13-7 | 141.9 | 0.3 | A |  | 1613 | 3 | 0.27 | 1576 | 1 | 64 | 16 | 230 | 3:50 | 15 | 17 | 120 | 0 |  | 0 |  |  | N2 | 2020-03-11 07:58 | 2020-03-11 08:53 | 55 | 2020-03-11 07:56 | 57 | [8 empty] | Y | [5 empty] | 90.08 | 119.79 | [23 empty] | 5.76 | 0 | A | [9 empty] | 1192 | 35 | 0 | 29 | 0 | 0 | 0 | 553 | 0 | 446 | 0 | 0 | 0 | 9
2020-03-11 | B57338 | 2 | 저탄소 | 17CRNIMO6M1 | TUNDISH교체 | Si 탈산 | B | 11 | 55 | 50550 | 133.6 | C | C |  | C | 1 |  | 1 | 1555 | 1556 | 11500 |  |  | 11500 | 119.06 | 12 | 96594 | 1697 |  | Y | 66 | 56 |  |  | B57335 | 05 |  |  |  | 고승만 | 2 |  |  | Y |  | Y |  | 114.15 | 13-7 | 0.24 | 312.67 | A |  | 1676 | 1 | 0.14 | 1602 | 1.38 | 95 | 45 | 269 | 4:29 | 18 | 21 | 0 | 0 |  | 0 | 0 |  | N2 | 2020-03-11 09:35 | 2020-03-11 09:56 | 20 | 2020-03-11 09:09 | 46 |  |  |  |  | Y | [8 empty] | 3.8 | 7.4 | 4.32 | [19 empty] | 2.54 | 2.01 |  |  | 0.45 | 0.45 | A | [9 empty] | 468 | 1994 | 0 | 0 | 0 | 301 | 0 | 1748 | 0 | 469 | 0 | 0 | 0 | 16 |  |  | 7 |  | 1
2020-03-11 | A57478 | 1 | 저탄소 | SCM420HT |  | Al 탈산 | B | 37 | 48 | 50800 | 110.42 | C | C | C |  | 1 | 1 |  | 1540 | 1539 | 7500 |  |  | 7500 | 47.29 | 20 | 158593 | 1610 |  | Y | 56 | 40 | [7 empty] | 박안희 | 2 |  |  |  |  | Y |  | 107.65 | 13-2 | 0 | 321.79 | A |  | 1608 | 3 | 0.28 | 1571 | 0.69 | 61 | 25 | 282 | 4:42 | 18 | 20 | 121 | 0 |  | 0 |  |  | N2 | 2020-03-11 09:25 | 2020-03-11 09:58 | 33 | 2020-03-11 09:23 | 34 |  |  |  |  | Y |  |  |  | Y | [5 empty] | 0 | 471.92 | [25 empty] | A | [9 empty] | 1340 | 268 | 0 | 0 | 0 | 0 | 0 | 298 | 0 | 298 | 0 | 0 | 0 | 15
2020-03-11 | B57339 | 2 | 저탄소 | 17CRNIMO6M1 |  | Si 탈산 | B | 18 | 3 | 49550 | 142.13 | C | C |  | C | 1 |  | 1 | 1555 | 1575 | 11500 |  |  | 11500 | 122.89 | 11 | 93577 | 1625 |  | Y | 87 | 52 | 6번 래들 가스 안나와 래들교체 |  | B57336 | 05 |  |  |  | 고승만 | 2 |  |  | Y |  | Y |  | 111.75 | 14-8 | 7.79 | 340.45 | A |  | 1630 | 1 | 0.08 | 1578 | 1.21 | 71 | 26 | 332 | 5:32 | 18 | 19 | 0 | 0 |  | 0 | 0 |  | N2 | 2020-03-11 11:04 | 2020-03-11 11:17 | 13 | 2020-03-11 10:51 | 26 |  |  |  |  | Y | [8 empty] | 2.6 | 8.66 | 0.47 | [23 empty] | 0 | 0 | A | [9 empty] | 819 | 1720 | 60 | 0 | 0 | 320 | 0 | 1061 | 0 | 463 | 0 | 0 | 0 | 16
2020-03-11 | A57479 | 1 | 저탄소 | SCM420HON |  | Al 탈산 | B | 38 | 37 | 52800 | 79.72 | C | C | C |  | 1 | 1 |  | 1540 | 1557 | 5900 |  |  | 5900 | 116.22 | 6 | 50766 | 1635 |  | Y | 43 | 35 | [7 empty] | 박안희 | 2 |  |  |  |  | Y |  | 102.9 | 12-10 | 0 | 215.35 | A |  | 1635 | 3 | 0.26 | 1575 | 1.76 | 65 | 21 | 266 | 4:26 | 16 | 19 | 122 | 0 |  | 0 |  |  | N2 | 2020-03-11 10:18 | 2020-03-11 11:06 | 48 | 2020-03-11 10:15 | 51 |  |  |  |  | Y |  |  |  | Y | [5 empty] | 0 | 229.92 | [23 empty] | 0 | 19.4 | A | [9 empty] | 1440 | 200 | 223 | 15 | 0 | 0 | 0 | 298 | 0 | 300 | 0 | 0 | 0 | 19
2020-03-11 | C54849 | 3 | 중탄소 | SFMN438V | 연주종료 | Si 탈산 | T | 5 | 84 | 47800 | 111.73 | C | C | C |  | 1 |  | 1 | 1535 | 1523 | 9000 |  |  | 9000 | 99.9 | 33 | 90090 | 1650 |  | Y | 51 | 48 | [8 empty] | 2 |  |  |  |  | Y |  | 97 | 11-5 | 0 | 105.12 | A |  | 1637 | 2 | 0.44 | 1554 | 1.69 | 62 | 26 | 613 | 10:13 | 18 | 18 | 0 | 0 |  | 0 | 11 |  | N2 | 2020-03-11 10:50 |  | 29 | 2020-03-11 10:39 | 40 |  |  |  |  | Y | [5 empty] | N |  |  |  | 1.97 | 2.68 | [23 empty] | 0 | 0.02 | A | [9 empty] | 17 | 0 | 1826 | 0 | 0 | 0 | 0 | 405 | 0 | 0 | 0 | 0 | 0 | 64 |  |  | 6
2020-03-11 | A57480 | 1 | 저탄소 | SCM420HON |  | Al 탈산 | B | 31 | 19 | 52800 | 75.43 | C | C | C |  | 1 | 1 |  | 1540 | 1533 | 6700 |  |  | 6700 | 79.19 | 10 | 84610 | 1634 |  | Y | 42 | 35 | [7 empty] | 박안희 | 2 |  |  |  |  | Y |  | 105.15 | 13-6 | 0 | 204.48 | A |  | 1634 | 3 | 0.27 | 1585 | 1.53 | 75 | 29 | 269 | 4:29 | 16 | 18 | 123 | 0 |  | 0 |  |  | N2 | 2020-03-11 11:17 | 2020-03-11 12:08 | 51 | 2020-03-11 11:15 | 54 | [8 empty] | Y | [5 empty] | 0 | 235.98 | [23 empty] | 0 | 16.11 | A | [9 empty] | 752 | 822 | 252 | 18 | 0 | 0 | 0 | 0 | 0 | 299 | 0 | 0 | 0 | 10
2020-03-11 | C54850 | 3 | 중탄소 | SFMN438V | 연주종료 | Si 탈산 | T | 30 | 49 | 50950 | 111.4 | C | C | C |  | 1 |  | 1 | 1535 | 1522 | 9390 |  |  | 9390 | 95.54 | 36 | 98280 | 1655 |  | Y | 54 | 51 | [8 empty] | 2 | [6 empty] | 100.65 | 12-5 | 0 | 330.61 | A |  | 1644 | 2 | 0.43 | 1566 | 1.73 | 74 | 35 | 563 | 9:23 | 18 | 18 | 0 | 0 |  | 0 | 12 |  | N2 | 2020-03-11 12:08 |  | 22 | 2020-03-11 11:55 | 35 |  |  |  |  | Y | [5 empty] | N |  |  |  | 0.88 | 2.45 | [23 empty] | 0 | 0 | A | [9 empty] | 0 | 0 | 1806 | 0 | 0 | 0 | 0 | 397 | 0 | 0 | 0 | 0 | 0 | 42 |  |  | 7
2020-03-11 | B57340 | 2 | 저탄소 | 17CRNIMO6M1 |  | Si 탈산 | B | 36 | 54 | 50450 | 126.22 | C | C |  | C | 1 |  | 1 | 1555 | 1525 | 10800 |  |  | 10800 | 117.06 | 11 | 92263 | 1636 |  | Y | 80 | 50 | 6번 래들 가스 안나와 래들교체 |  | B57337 | 05 |  |  |  | 고승만 | 2 |  |  | Y |  | N |  | 88.95 | 11-2 | 6.25 | 268.88 | A |  | 1632 | 1 | 0.07 | 1583 | 1.32 | 76 | 26 | 228 | 3:48 | 18 | 18 | 0 | 0 | 23 | 0 | 0 |  | N2 | 2020-03-11 12:30 | 2020-03-11 12:44 | 14 | 2020-03-11 12:21 | 24 |  |  |  |  | Y | [9 empty] | 6.47 | 3.11 | [23 empty] | 0 | 0 | A | [9 empty] | 395 | 1691 | 10 | 0 | 0 | 223 | 0 | 1154 | 0 | 564 | 0 | 0 | 0 | 19
2020-03-11 | A57481 | 1 | 저탄소 | SCM420HON |  | Al 탈산 | B | 19 | 4 | 54300 | 77.62 | C | C | C |  | 1 | 1 |  | 1540 | 1541 | 6400 |  |  | 6400 | 63.03 | 12 | 101532 | 1621 |  | Y | 42 | 35 | [7 empty] | 박안희 | 2 |  |  |  |  | Y |  | 102.8 | 13-8 | 0 | 207.23 | A |  | 1621 | 3 | 0.27 | 1582 | 1.15 | 72 | 28 | 278 | 4:38 | 16 | 19 | 124 | 0 |  | 0 |  |  | N2 | 2020-03-11 12:22 | 2020-03-11 13:06 | 44 | 2020-03-11 12:20 | 46 |  |  |  |  | Y |  |  |  | Y | [5 empty] | 0 | 267.2 | [23 empty] | 0 | 27.07 | A | [9 empty] | 957 | 523 | 0 | 26 | 0 | 0 | 0 | 517 | 0 | 449 | 0 | 0 | 0 | 5
2020-03-11 | C54851 | 3 | 중탄소 | SFMN438V | 연주종료 | Si 탈산 | T | 21 | 87 | 47200 | 100.07 | C | C | C |  | 1 |  | 1 | 1535 | 1570 | 7900 |  |  | 7900 | 87.69 | 33 | 90090 | 1658 |  | Y | 47 | 40 |  |  |  | 05 |  |  |  |  | 2 |  |  | Y |  | Y |  | 102.3 | 11-9 | 0 | 280.93 | A |  | 1643 | 2 | 0.43 | 1566 | 1.88 | 74 | 22 | 535 | 8:55 | 18 | 18 | 0 | 0 |  | 0 | 12 |  | N2 | 2020-03-11 13:16 |  | 25 | 2020-03-11 13:04 | 37 |  |  |  |  | Y | [5 empty] | N |  |  |  | 2.04 | 0.18 | [23 empty] | 0 | 0.57 | A | [9 empty] | 0 | 0 | 1665 | 0 | 0 | 0 | 0 | 387 | 0 | 0 | 0 | 0 | 0 | 54 |  |  | 6
2020-03-11 | B57341 | 2 | 저탄소 | 17CRNIMO6M1 | 연주종료 | Si 탈산 | B | 6 | 47 | 57300 | 110.57 | C | C |  | C | 1 |  | 1 | 1555 | 1617 | 7100 |  |  | 7100 | 63.26 | 16 | 112236 | 1635 | 363 | Y | 67 | 36 | [7 empty] | 고승만 | 2 | [6 empty] | 88.7 | 11-3 | 0.38 | 264.4 | A |  | 1624 | 1 | 0.12 | 1574 | 1.43 | 67 | 30 | 308 | 5:08 | 18 | 17 | 0 | 0 | 100 | 0 | 0 |  | N2 | 2020-03-11 13:46 | 2020-03-11 13:57 | 12 | 2020-03-11 13:36 | 21 |  |  |  |  | Y | [9 empty] | 0.55 | 16.43 | [23 empty] | 0.15 | 0.15 | A | [9 empty] | 1004 | 1154 | 32 | 0 | 0 | 445 | 0 | 1298 | 0 | 617 | 152 | 0 | 0 | 16
2020-03-11 | A57482 | 1 | 저탄소 | SCM420HON |  | Al 탈산 | B | 37 | 49 | 51500 | 78.5 | C | C | C |  | 1 | 1 |  | 1540 | 1519 | 6900 |  |  | 6900 | 67.96 | 12 | 101532 | 1620 |  | Y | 47 | 36 | [7 empty] | 박안희 | 2 |  |  | Y | [5 empty] | 0 | 249.61 | A |  | 1620 | 3 | 0.28 | 1572 | 1.6 | 62 | 28 | 311 | 5:11 | 16 | 19 | 125 | 0 |  | 0 |  |  | N2 | 2020-03-11 13:44 | 2020-03-11 14:07 | 23 | 2020-03-11 13:42 | 25 |  |  |  |  | Y |  |  |  | Y | [5 empty] | 0 | 202.61 | [23 empty] | 0 | 9.55 | A | [9 empty] | 1162 | 331 | 0 | 26 | 0 | 0 | 0 | 594 | 0 | 515 | 0 | 0 | 0 | 12 |  |  | 2
2020-03-11 | C54852 | 3 | 중탄소 | SFMN438V | 연주종료 | Si 탈산 | T | 22 | 82 | 48250 | 102.97 | C | C | A |  | 1 |  | 1 | 1535 | 1528 | 8100 |  |  | 8100 | 82.42 | 36 | 98280 | 1738 |  | Y | 55 | 40 | [15 empty] | 103.05 | 12-1 | 0.19 | 59.81 | A |  | 1641 | 2 | 0.44 | 1562 | 2.19 | 70 | 26 | 419 | 6:59 | 18 | 20 | 0 | 0 |  | 0 | 13 |  | N2 | 2020-03-11 14:33 |  | 18 | 2020-03-11 14:20 | 31 |  |  |  |  | Y | [5 empty] | N |  |  | 5 | 0 | 6.54 | [23 empty] | 0 | 0 | A | [9 empty] | 63 | 0 | 1783 | 0 | 0 | 0 | 0 | 399 | 0 | 0 | 0 | 0 | 0 | 50 |  |  | 6
2020-03-11 | A57483 | 1 | 저탄소 | SCM420HON | TUNDISH교체전 | Al 탈산 | B | 38 | 38 | 53100 | 94.37 | C | A |  | A | 1 |  | 1 | 1540 | 1541 | 6900 |  |  | 6900 | 72.08 | 12 | 95730 | 1628 |  | Y | 43 | 37 | [7 empty] | 박안희 | 2 |  |  | Y | [5 empty] | 0 | 245.5 | A |  | 1628 | 1 | 0.12 | 1570 | 1.25 | 60 | 30 | 328 | 5:28 | 16 | 16 | 0 | 0 |  | 0 | 0 |  | N2 | 2020-03-11 15:02 | 2020-03-11 15:09 | 7 | 2020-03-11 14:50 | 19 |  |  |  |  | Y | [8 empty] | 5 | 0 | 27.57 | [23 empty] | 0.6 | 0.6 | B | [9 empty] | 211 | 1202 | 238 | 0 | 0 | 0 | 0 | 709 | 0 | 299 | 0 | 0 | 0 | 14
2020-03-11 | C54853 | 3 | 중탄소 | SFMN438V | 연주종료 | Si 탈산 | T | 5 | 85 | 47500 | 117.5 | A | A | A |  | 1 |  | 1 | 1535 | 1518 | 9390 |  |  | 9390 | 95.54 | 36 | 98280 | 1647 |  | Y | 57 | 50 | [15 empty] | 103.8 | 12-1 | 0 | 133.72 | A |  | 1627 | 2 | 0.43 | 1561 | 1.35 | 69 | 29 | 439 | 7:19 | 18 | 18 | 0 | 0 |  | 0 | 12 |  | N2 | 2020-03-11 15:59 |  | 5 | 2020-03-11 15:46 | 17 |  |  |  |  | Y | [5 empty] | N |  |  | 4.5 | 0 | 5.76 | [23 empty] | 0 | 0 | A | [9 empty] | 0 | 0 | 93 | 0 | 0 | 0 | 0 | 402 | 0 | 0 | 0 | 0 | 0 | 41 |  |  | 6
2020-03-11 | A57484 | 1 | 고탄소 | SMN455M1 | TUNDISH교체 | Al 탈산 | B | 18 | 4 | 53100 | 93 | A | A |  | A | 1 |  | 1 | 1520 | 1556 | 7100 |  |  | 7100 | 83.91 | 10 | 84610 | 1643 |  | Y | 42 | 40 | [7 empty] | 정용태 | 3 |  |  |  |  | Y |  | 100.1 | 13-4 | 197.95 | 0 | A |  | 1642 | 1 | 0.09 | 1576 | 1.46 | 93 | 35 | 275 | 4:35 | 16 | 21 | 0 | 0 |  | 0 | 0 |  | N2 | 2020-03-11 16:03 | 2020-03-11 16:32 | 29 | 2020-03-11 15:52 | 40 |  |  |  |  | Y | [8 empty] | 4.6 | 13.78 | 0 | [19 empty] | 2.22 |  |  |  | 0.16 | 0.16 | A | [9 empty] | 28 | 0 | 1953 | 0 | 0 | 0 | 0 | 545 | 0 | 299 | 0 | 0 | 0 | 21 |  |  | 9 |  | 1
2020-03-11 | C54854 | 3 | 중탄소 | SFMN438V | 연주종료 | Si 탈산 | T | 30 | 50 | 51600 | 115.48 | A | A | A |  | 1 |  | 1 | 1535 | 1549 | 7900 |  |  | 7900 | 80.38 | 36 | 98280 | 1634 |  | Y | 61 | 41 |  |  | C54851 | 05 |  |  |  | 정종훈 | 2 |  | Y |  |  | Y |  | 102.8 | 12-7 | 0 | 148.46 | A |  | 1632 | 2 | 0.44 | 1564 | 1.74 | 72 | 33 | 440 | 7:20 | 18 | 18 | 0 | 0 |  | 0 |  |  | N2 | 2020-03-11 17:07 |  | 13 | 2020-03-11 16:52 | 28 | [14 empty] | 0 | 5.96 | [23 empty] | 0 | 0.34 | A | [9 empty] | 0 | 0 | 0 | 36 | 0 | 0 | 0 | 604 | 0 | 0 | 0 | 0 | 0 | 0 |  |  | 6
2020-03-11 | A57485 | 1 | 고탄소 | SMN455M1 |  | Al 탈산 | B | 31 | 20 | 51500 | 93.72 | A | A |  | A | 1 |  | 1 | 1520 | 1542 | 6800 |  |  | 6800 | 66.97 | 12 | 101532 | 1626 |  | Y | 40 | 37 | [7 empty] | 정용태 | 2 |  |  |  |  | Y |  | 108.15 | 13-10 | 269.54 | 0 | A |  | 1620 | 1 | 0.08 | 1550 | 0 | 67 | 33 | 519 | 8:39 | 16 | 17 | 0 | 0 |  | 0 | 0 |  | N2 | 2020-03-11 17:10 | 2020-03-11 17:32 | 22 | 2020-03-11 16:56 | 36 |  |  |  |  | Y | [8 empty] | 4 | 12.33 | 0 | [20 empty] | 1.49 |  |  | 0.07 | 0.07 | A | [9 empty] | 29 | 0 | 1993 | 0 | 0 | 0 | 0 | 446 | 0 | 298 | 0 | 0 | 0 | 25
2020-03-11 | C54855 | 3 | 중탄소 | SFMN438V | TUNDISH교체전 | Si 탈산 | T | 21 | 88 | 47200 | 107.6 | A | A | A |  | 1 |  | 1 | 1535 | 1536 | 8200 |  |  | 8200 | 88.34 | 34 | 92820 | 1637 |  | Y | 55 | 42 |  |  | C54852 | 05 |  |  |  | 도주용 | 2 |  |  | Y |  | Y |  | 100.9 | 11-8 | 0 | 392.8 | A |  | 1637 | 2 | 0.41 | 1557 | 2.11 | 65 | 22 | 368 | 6:08 | 18 | 20 | 0 | 0 |  | 0 |  |  | N2 | 2020-03-11 18:05 |  | 28 | 2020-03-11 17:49 | 44 | [14 empty] | 0 | 5.78 | [23 empty] | 0 | 0 | A |  |  | 23.713 | 12.57 | 50.109 | 0.243 | 2.113 | 3.986 | 1895.78 | 0 | 0 | 71 | 0 | 0 | 0 | 0 | 690 | 0 | 0 | 0 | 0 | 0 | 37 |  |  | 5
2020-03-11 | A57486 | 1 | 고탄소 | SMN455M1 |  | Al 탈산 | B | 19 | 5 | 53900 | 100.03 | A | A |  | A | 1 |  | 1 | 1520 | 1536 | 6800 |  |  | 6800 | 66.97 | 12 | 101532 | 1634 |  | Y | 41 | 37 | [7 empty] | 정용태 | 2 |  |  |  |  | Y |  | 103.9 | 13-9 | 234.9 | 0 | A |  | 1619 | 1 | 0.1 | 1557 | 1.64 | 74 | 31 | 280 | 4:40 | 16 | 17 | 0 | 0 |  | 0 | 0 |  | N2 | 2020-03-11 18:16 | 2020-03-11 18:38 | 22 | 2020-03-11 17:50 | 48 |  |  |  |  | Y | [8 empty] | 4.5 | 14.09 | 0 | [20 empty] | 1.53 |  |  | 0.17 | 0.17 | A | [9 empty] | 77 | 0 | 2017 | 0 | 0 | 0 | 0 | 616 | 0 | 298 | 0 | 0 | 0 | 58 |  |  | 5
2020-03-11 | B57342 | 2 | 중탄소 | SM45C | 연주시작,연주종료 | Si 탈산 | B | 6 | 48 | 49300 | 119.73 | A | A | A |  | 1 |  | 1 | 1540 | 1546 | 9000 |  |  | 9000 | 114.19 | 10 | 78816 | 1654 |  | Y | 70 | 45 |  |  | C54853 | 05 |  |  |  | 임현진 | 2 |  |  |  |  | Y |  |  |  | 344.92 | 0 | A |  | 1645 | 2 | 0.43 | 1583 | 1.54 | 90 | 39 | 365 | 6:05 | 15 | 20 | 0 | 0 |  | 0 | 0 |  | N2 | 2020-03-11 18:55 | 2020-03-11 19:08 | 12 | 2020-03-11 18:40 | 27 |  |  |  |  | Y | [8 empty] | 5 | 0 | 8.37 | [19 empty] | 3.24 | 2.45 |  |  | 0.14 | 0.14 | A | [9 empty] | 0 | 0 | 468 | 0 | 0 | 157 | 0 | 1303 | 0 | 411 | 201 | 0 | 0 | 7
2020-03-11 | A57487 | 1 | 고탄소 | SMN455M1 |  | Al 탈산 | B | 37 | 50 | 51700 | 92.33 | A | A |  | A | 1 |  | 1 | 1520 | 1588 | 5900 |  |  | 5900 | 58.11 | 12 | 101532 | 1613 |  | Y | 42 | 38 | [7 empty] | 정용태 | 3 |  |  |  |  | Y |  | 107.6 | 13-2 | 269.07 | 0 | A |  | 1620 | 1 | 0.13 | 1558 | 1.06 | 75 | 33 | 240 | 4:00 | 16 | 17 | 0 | 0 | 36 | 0 | 0 |  | N2 | 2020-03-11 19:09 | 2020-03-11 19:42 | 34 | 2020-03-11 18:52 | 50 |  |  |  |  | Y | [8 empty] | 4 | 14.11 | 0 | [20 empty] | 1.38 |  |  | 0.12 | 0.12 | A | [9 empty] | 45 | 0 | 2058 | 0 | 0 | 0 | 0 | 647 | 0 | 744 | 197 | 0 | 0 | 12 |  |  | 5
2020-03-11 | B57343 | 2 | 중탄소 | SM45C | 연주시작 | Si 탈산 | B | 6 | 49 | 50450 | 170.23 | A | B |  | B | 2 |  | 2 | 1540 | 1544 | 12600 | 7200 |  | 19800 | 213.08 | 12 | 92924 | 1646 | 367 | Y | 115 | 63 |  | Y | [5 empty] | 임현진 | 2 |  |  |  |  | Y |  | 102.35 | 12-7 | 5.54 | 132.35 | A |  | 1640 | 1 | 0.13 | 1580 | 1.37 | 87 | 37 | 259 | 4:19 | 15 | 20 | 0 | 0 |  | 0 | 0 |  | N2 | 2020-03-12 00:25 | 2020-03-12 00:37 | 12 | 2020-03-12 00:08 | 29 |  |  |  |  | Y | [8 empty] | 4.5 | 0 | 20.09 | [19 empty] | 2.52 | 2.3 |  |  | 0.05 | 0.05 | A | [9 empty] | 0 | 0 | 560 | 0 | 0 | 236 | 0 | 499 | 0 | 208 | 0 | 0 | 0 | 27 |  |  | 7 |  | 1
2020-03-11 | A57488 | 1 | 고탄소 | SMN455M1 |  | Al 탈산 | B | 18 | 5 | 53200 | 89.5 | A | A |  | A | 1 |  | 1 | 1520 | 1585 | 5100 |  |  | 5100 | 50.23 | 12 | 101532 | 1633 |  | Y | 41 | 33 | [7 empty] | 정용태 | 2 |  |  |  |  | Y |  | 107 | 14-2 | 175.77 | 0 | A |  | 1624 | 1 | 0.1 | 1562 | 1.56 | 79 | 38 | 318 | 5:18 | 16 | 17 | 0 | 0 |  | 0 | 0 |  | N2 | 2020-03-11 20:04 | 2020-03-11 20:49 | 45 | 2020-03-11 19:50 | 59 |  |  |  |  | Y | [8 empty] | 4 | 14.17 | 0 | [20 empty] | 1.22 |  |  | 0.07 | 0.07 | A | [9 empty] | 41 | 0 | 2000 | 0 | 0 | 0 | 0 | 298 | 0 | 300 | 0 | 0 | 0 | 18 |  |  | 5
2020-03-11 | C54856 | 3 | 저탄소 | KTB600 | 연주시작 | Al 탈산 | T | 22 | 83 | 48600 | 116.68 | A | A | A |  | 1 |  | 1 | 1550 | 1534 | 9600 |  |  | 9600 | 105.9 | 33 | 90651 | 1686 |  | Y | 68 | 55 |  |  | C54854 | 05 |  |  |  | 정종훈 | 2 |  |  | Y |  |  |  | 97.25 | 11-5 | 453.04 | 0 | A |  | 1672 | 2 | 0.44 | 1601 | 1.78 | 91 | 42 | 346 | 5:46 | 10 | 16 | 0 | 0 |  | 0 |  |  | AR | 2020-03-11 20:38 |  | 23 | 2020-03-11 20:30 | 31 | [14 empty] | 6.38 | 0.14 | [23 empty] | 0 | 0.48 | A |  |  | 14.105 | 27.635 | 45.753 | 0.674 | 3.243 | 1.655 | 1544.65 | 0 | 0 | 392 | 0 | 0 | 0 | 0 | 857 | 0 | 301 | 199 | 0 | 0 | 10 |  |  | 9 |  | 1
2020-03-11 | B57344 | 2 | 고탄소 | SMN455M1 |  | Al 탈산 | B | 38 | 39 | 53850 | 121.78 | A | A |  | A | 1 |  | 1 | 1530 | 1545 | 8600 |  |  | 8600 | 84.7 | 12 | 101532 | 1634 |  | Y | 60 | 47 | [7 empty] | 임현진 | 2 |  |  |  |  | Y |  | 100.25 | 12-7 | 81.51 | 297.41 | A |  | 1634 | 1 | 0.1 | 1571 | 1.43 | 88 | 37 | 349 | 5:49 | 16 | 17 | 0 | 0 |  | 0 | 0 |  | N2 | 2020-03-11 21:11 | 2020-03-11 21:54 | 44 | 2020-03-11 20:53 | 62 |  |  |  |  | Y | [8 empty] | 5.5 | 11.85 | 0 | [20 empty] | 1.35 |  |  | 0 | 0 | A | [9 empty] | 60 | 0 | 1714 | 0 | 0 | 206 | 0 | 696 | 0 | 209 | 0 | 0 | 0 | 47
2020-03-11 | A57489 | 1 | 고탄소 | SMN455M1 |  | Al 탈산 | B | 11 | 56 | 49400 | 168.12 | A | A | B |  | 1 | 1 |  | 1520 | 1560 | 9600 |  |  | 9600 | 94.55 | 12 | 101532 | 1643 |  | N | 76 | 55 | [7 empty] | 정용태 | 2 |  |  |  |  | Y |  | 108.35 | 13-1 | 244.68 | 0 | A |  | 1601 | 3 | 0.26 | 1565 | 0.4 | 82 | 43 | 301 | 5:01 | 16 | 16 | 1 | 0 |  | 0 |  |  | N2 | 2020-03-11 22:19 | 2020-03-11 22:57 | 38 | 2020-03-11 22:18 | 39 |  |  |  |  | Y |  |  |  | N | [5 empty] | 97.96 | 326.33 | [20 empty] | 1.24 |  |  | 100.95 | 18.82 | A | [9 empty] | 54 | 0 | 1911 | 43 | 0 | 0 | 0 | 448 | 0 | 298 | 0 | 0 | 0 | 18
2020-03-11 | C54857 | 3 | 저탄소 | KTB600 | 연주종료 | Al 탈산 | T | 5 | 86 | 48200 | 107.2 | A | A | A |  | 1 |  | 1 | 1550 | 1540 | 8000 |  |  | 8000 | 83.21 | 35 | 96145 | 1644 |  | Y | 54 | 43 | [7 empty] | 도주용 | 2 |  |  |  |  | Y | 4 | 100.7 | 11-8 | 318.39 | 0 | A |  | 1625 | 2 | 0.45 | 1583 | 1.02 | 73 | 35 | 324 | 5:24 | 10 | 10 | 0 | 0 |  | 0 |  |  | AR | 2020-03-11 21:46 |  | 17 | 2020-03-11 21:34 | 29 | [14 empty] | 4.99 | 0 | [23 empty] | 0 | 0.48 | A | [9 empty] | 0 | 0 | 828 | 0 | 0 | 0 | 0 | 808 | 0 | 299 | 300 | 0 | 0 | 10
2020-03-11 | B57345 | 2 | 중탄소 | SCM440ILS |  | Al 탈산 | I | 31 | 21 | 53000 | 116.78 | A | A |  | B | 1 |  | 1 | 1560 | 1557 | 10400 |  |  | 10400 | 104 | 20 | 100000 | 1667 |  | INGOT | 61 | 53 | [7 empty] | 임현진 | 0 |  |  |  |  | Y |  | 107.6 | 13-9 | 315.96 | 0 | A |  | 1642 | 1 | 0.11 | 1575 | 1.48 | 80 |  | 178 | 2:58 | 20 | 22 | 0 | 0 | 25 | 0 | 0 |  | AR | 2020-03-11 22:30 |  | 18 | 2020-03-11 22:14 | [15 empty] | 10.96 | 0 | [18 empty] | 1.4 |  |  |  |  | 0.05 | 0.05 | A | [9 empty] | 1602 | 0 | 412 | 0 | 0 | 122 | 0 | 1322 | 0 | 414 | 151 | 0 | 0 | 40
2020-03-11 | A57490 | 1 | 고탄소 | SMN455M1 | TUNDISH교체전 | Al 탈산 | B | 19 | 6 | 54100 | 144.65 | A | B | B |  | 1 | 1 |  | 1520 | 1575 | 5800 |  |  | 5800 | 62.17 | 12 | 93299 | 1608 |  | Y | 83 | 31 | [7 empty] | 정용태 | 2 |  |  |  |  | Y |  | 102.55 | 13-7 | 157.5 | 0 | A |  | 1599 | 3 | 0.25 | 1556 | 0.7 | 73 | 39 | 242 | 4:02 | 16 | 16 | 2 | 0 |  | 0 |  |  | N2 | 2020-03-11 23:25 | 2020-03-12 00:05 | 40 | 2020-03-11 23:23 | 42 |  |  |  |  | Y |  |  |  | N | [5 empty] | 162.56 | 112.93 | [20 empty] | 1.28 |  |  | 126.45 | 18.82 | A | [9 empty] | 13 | 0 | 1794 | 50 | 0 | 0 | 0 | 396 | 0 | 297 | 0 | 0 | 0 | 42
2020-03-11 | C54858 | 3 | 저탄소 | KTB600 | 연주종료 | Al 탈산 | T | 30 | 51 | 51600 | 106.68 | A | B | B |  | 1 |  | 1 | 1550 | 1548 | 7400 |  |  | 7400 | 72.81 | 37 | 101639 | 1666 | 362 | Y | 62 | 38 | [7 empty] | 정종훈 | 2 |  |  | Y |  | Y |  | 98.85 | 12-3 | 385.88 | 0 | A |  | 1648 | 2 | 0.45 | 1589 | 1.97 | 79 | 36 | 364 | 6:04 | 10 | 17 | 0 | 0 |  | 0 | 15 |  | AR | 2020-03-11 22:56 |  | 25 | 2020-03-11 22:41 | 40 |  |  |  |  | N | [5 empty] | Y |  |  |  | 6.67 | 0 | [23 empty] | 0 | 0.48 | A | [9 empty] | 0 | 0 | 300 | 0 | 0 | 0 | 0 | 1227 | 0 | 300 | 118 | 0 | 0 | 21 |  |  | 5
2020-03-11 | C54859 | 3 | 저탄소 | KTB600 | 연주종료 | Al 탈산 | T | 21 | 89 | 47450 | 94.5 | B | B | B |  | 1 |  | 1 | 1550 | 1564 | 6500 |  |  | 6500 | 59.16 | 40 | 109880 | 1625 |  | Y | 49 | 37 | [7 empty] | 박재승 | 3 |  |  |  |  | Y |  | 107.4 | 12-4 | 174.9 | 0 | A |  | 1624 | 2 | 0.45 | 1575 | 1.48 | 65 | 26 | 551 | 9:11 | 10 | 10 | 0 | 0 |  | 0 | 10 |  | AR | 2020-03-11 23:52 |  | 17 | 2020-03-11 23:39 | 30 |  |  |  |  | N | [5 empty] | Y |  |  |  | 5.31 | 0 | [23 empty] | 0 | 0.48 | A | [9 empty] | 0 | 0 | 169 | 0 | 0 | 0 | 0 | 928 | 0 | 298 | 190 | 0 | 0 | 25 |  |  | 5
2020-03-11 | A57491 | 1 | 고탄소 | STB2 | TUNDISH교체 | Al 탈산 | B | 37 | 51 | 51000 | 88.45 | B | B | B |  | 1 | 1 |  | 1520 | 1556 | 6200 |  |  | 6200 | 73.28 | 10 | 84610 | 1581 |  | Y | 46 | 39 | [7 empty] | 이호남 | 2 |  |  |  |  | Y |  | 102.45 | 12-6 | 416.4 | 0 | A |  | 1587 | 3 | 0.25 | 1539 | 1.17 | 83 | 29 | 249 | 4:09 | 25 | 25 | 3 | 0 |  | 0 |  |  | AR | 2020-03-12 00:41 | 2020-03-12 01:28 | 48 | 2020-03-12 00:38 | 50 |  |  |  |  | Y |  |  |  | Y | [5 empty] | 121.36 | 61.74 | [19 empty] | 1.82 |  |  |  | 127.92 | 18.82 | A | [9 empty] | 408 | 0 | 246 | 0 | 0 | 0 | 0 | 597 | 0 | 296 | 0 | 0 | 0 | 0 |  |  |  |  | 1
2020-03-11 | C54860 | 3 | 저탄소 | KTB600 | TUNDISH교체전 | Al 탈산 | T | 22 | 84 | 47850 | 88.85 | B | B | B |  | 1 |  | 1 | 1550 | 1557 | 6600 |  |  | 6600 | 61.61 | 39 | 107133 | 1640 | 369 | Y | 46 | 34 | [7 empty] | 박재승 | 3 |  |  |  |  | Y |  | 108.4 | 12-6 | 152.6 | 0 | A |  | 1634 | 2 | 0.42 | 1587 | 1.88 | 77 | 30 | 359 | 5:59 | 10 | 16 | 0 | 0 |  | 0 | 10 |  | AR | 2020-03-12 00:58 |  | 18 | 2020-03-12 00:40 | 36 |  |  |  |  | N | [5 empty] | Y |  |  |  | 5.75 | 0 | [23 empty] | 0 | 0.48 | B | [9 empty] | 0 | 0 | 281 | 0 | 0 | 0 | 0 | 732 | 0 | 301 | 113 | 0 | 0 | 33 |  |  | 5
2020-03-11 | B57346 | 2 | 중탄소 | SM45C |  | Si 탈산 | B | 36 | 56 | 50400 | 94.53 | B | B |  | B | 1 |  | 1 | 1540 | 1547 | 6400 |  |  | 6400 | 64.46 | 14 | 99288 | 1644 | 368 | N | 44 | 33 | [7 empty] | 임승우 | 2 |  |  |  |  | Y |  | 100.7 | 12-4 | 0 | 231.68 | A |  | 1639 | 1 | 0.14 | 1567 | 1.47 | 74 | 40 | 261 | 4:21 | 15 | 26 | 0 | 0 | 100 | 0 | 0 |  | N2 | 2020-03-12 01:16 | 2020-03-12 01:42 | 26 | 2020-03-12 01:08 | 34 |  |  |  |  | Y | [8 empty] | 4.8 | 0 | 27.77 | [23 empty] | 0.07 | 0.07 | A | [9 empty] | 0 | 0 | 30 | 0 | 0 | 123 | 0 | 901 | 0 | 0 | 0 | 0 | 0 | 36 |  |  | 4
2020-03-11 | A57492 | 1 | 고탄소 | STB2 |  | Al 탈산 | B | 18 | 6 | 52700 | 99.07 | B | B | B |  | 1 | 1 |  | 1520 | 1540 | 5400 |  |  | 5400 | 63.82 | 10 | 84610 | 1573 |  | Y | 41 | 34 | [7 empty] | 이호남 | 2 |  |  |  |  | Y |  | 101.7 | 13-6 | 290.98 | 0 | A |  | 1577 | 3 | 0.25 | 1521 | 1 | 65 | 31 | 248 | 4:08 | 25 | 25 | 4 | 0 |  | 0 |  |  | AR | 2020-03-12 01:47 | 2020-03-12 02:25 | 37 | 2020-03-12 01:46 | 39 | [8 empty] | Y | [5 empty] | 176.97 | 71.96 | [20 empty] | 1.19 |  |  | 129.16 | 18.82 | A | [9 empty] | 616 | 36 | 95 | 0 | 0 | 0 | 0 | 299 | 0 | 296 | 0 | 0 | 0 | 50
2020-03-11 | B57347 | 2 | 중탄소 | SM45C |  | Si 탈산 | B | 38 | 40 | 53550 | 79.97 | B | B |  | B | 1 |  | 1 | 1540 | 1537 | 6200 |  |  | 6200 | 65.49 | 12 | 94666 | 1616 |  | Y | 39 | 34 | [7 empty] | 임승우 | 2 |  |  |  |  | Y |  | 100.85 | 12-7 | 0 | 207.11 | A |  | 1601 | 1 | 0.12 | 1552 | 1.27 | 59 | 19 | 213 | 3:33 | 15 | 17 | 0 | 0 | 55 | 0 | 0 |  | N2 | 2020-03-12 02:07 | 2020-03-12 02:43 | 36 | 2020-03-12 01:59 | 44 |  |  |  |  | Y | [8 empty] | 4 | 0 | 10.64 | [23 empty] | 0.06 | 0.06 | A | [9 empty] | 0 | 0 | 24 | 0 | 0 | 165 | 0 | 900 | 0 | 0 | 0 | 0 | 0 | 16 |  |  | 4
2020-03-11 | A57493 | 1 | 고탄소 | STB2 |  | Al 탈산 | B | 11 | 57 | 48900 | 100.63 | B | B | B |  | 1 | 1 |  | 1520 | 1605 | 4000 |  |  | 4000 | 47.28 | 10 | 84610 | 1584 |  | Y | 53 | 39 | [7 empty] | 이호남 | 2 |  |  |  |  | Y |  | 107.1 | 12-10 | 315.56 | 0 | A |  | 1584 | 3 | 0.24 | 1527 | 1.21 | 71 | 37 | 259 | 4:19 | 25 | 25 | 5 | 0 |  | 0 |  |  | AR | 2020-03-12 02:48 | 2020-03-12 03:25 | 37 | 2020-03-12 02:47 | 38 |  |  |  |  | Y |  |  |  | Y | [5 empty] | 121.32 | 97.08 | [20 empty] | 1.09 |  |  | 130.32 | 18.82 | A | [9 empty] | 903 | 32 | 258 | 0 | 0 | 0 | 0 | 299 | 0 | 295 | 0 | 0 | 0 | 11
2020-03-11 | C54861 | 3 | 저탄소 | SCM415 | 연주시작 | Al 탈산 | T | 5 | 87 | 47900 | 104.95 | B | B | B |  | 1 |  | 1 | 1550 | 1561 | 9200 |  |  | 9200 | 95.69 | 35 | 96145 | 1669 |  | Y | 62 | 47 | [7 empty] | 박재승 | 3 | [6 empty] | 103.9 | 12-1 | 169.61 | 0 | A |  | 1658 | 2 | 0.44 | 1608 | 2 | 92 | 35 | 348 | 5:48 | 10 | 10 | 0 | 0 |  | 0 | 15 |  | N2 | 2020-03-12 02:56 |  | 25 | 2020-03-12 02:37 | 43 |  |  |  |  | Y | [5 empty] | Y |  |  |  | 3.98 | 0 | [23 empty] | 0 | 0.48 | A | [9 empty] | 362 | 896 | 0 | 41 | 0 | 0 | 0 | 801 | 0 | 300 | 301 | 0 | 0 | 0 |  |  | 9 |  | 1
2020-03-11 | B57348 | 2 | 중탄소 | SM45C |  | Si 탈산 | B | 31 | 22 | 53000 | 81.15 | B | B |  | B | 1 |  | 1 | 1540 | 1534 | 5900 |  |  | 5900 | 61.05 | 12 | 96649 | 1615 |  | Y | 43 | 33 | [7 empty] | 임승우 | 2 |  |  |  |  | Y |  | 98.2 | 12-8 | 0.07 | 186.12 | A |  | 1603 | 1 | 0.13 | 1555 | 1.5 | 62 | 17 | 260 | 4:20 | 15 | 16 | 0 | 0 |  | 0 | 0 |  | N2 | 2020-03-12 03:12 | 2020-03-12 03:49 | 37 | 2020-03-12 03:03 | 46 |  |  |  |  | Y | [8 empty] | 3.6 | 0 | 15.12 | [23 empty] | 0.03 | 0.03 | A | [9 empty] | 0 | 0 | 0 | 0 | 0 | 185 | 0 | 849 | 0 | 0 | 0 | 0 | 0 | 40 |  |  | 2
2020-03-11 | C54862 | 3 | 저탄소 | SCM415 | 연주종료 | Al 탈산 | T | 30 | 52 | 50450 | 98.9 | B | B | B |  | 1 |  | 1 | 1550 | 1557 | 7700 |  |  | 7700 | 75.76 | 37 | 101639 | 1647 |  | Y | 51 | 40 | [7 empty] | 박재승 | 3 |  |  |  |  | Y |  | 100.6 | 12-4 | 149.77 | 0 | A |  | 1634 | 2 | 0.44 | 1587 | 1.62 | 71 | 31 | 303 | 5:03 | 10 | 12 | 0 | 0 |  | 0 | 10 |  | N2 | 2020-03-12 04:04 |  | 25 | 2020-03-12 03:45 | 44 |  |  |  |  | Y | [5 empty] | Y |  |  |  | 5.44 | 0 | [23 empty] | 0 | 0.48 | A | [9 empty] | 188 | 925 | 13 | 0 | 0 | 0 | 0 | 769 | 0 | 300 | 125 | 0 | 0 | 0
2020-03-11 | A57494 | 1 | 고탄소 | STB2 |  | Al 탈산 | B | 19 | 7 | 53300 | 81.8 | B | B | B |  | 1 | 1 |  | 1520 | 1547 | 4100 |  |  | 4100 | 48.46 | 10 | 84610 | 1559 |  | Y | 40 | 26 | [7 empty] | 이호남 | 2 |  |  | Y |  |  |  | 99 | 13-3 | 220.54 | 0 | A |  | 1559 | 3 | 0.25 | 1511 | 1.17 | 55 | 29 | 260 | 4:20 | 25 | 25 | 6 | 0 |  | 0 |  |  | AR | 2020-03-12 04:03 | 2020-03-12 04:22 | 19 | 2020-03-12 04:02 | 20 |  |  |  |  | Y |  |  |  | Y | [5 empty] | 120.47 | 63.71 | [20 empty] | 1.15 |  |  | 131.76 | 18.82 | B | [9 empty] | 517 | 50 | 215 | 0 | 0 | 0 | 0 | 297 | 0 | 297 | 0 | 0 | 0 | 123
2020-03-11 | B57349 | 2 | 중탄소 | SM45C |  | Si 탈산 | B | 6 | 50 | 48850 | 90.3 | B | B |  | B | 1 |  | 1 | 1540 | 1555 | 5500 |  |  | 5500 | 58.78 | 12 | 93569 | 1627 |  | Y | 40 | 28 | [7 empty] | 임승우 | 2 |  |  |  |  | Y |  | 103.15 | 12-7 | 0.22 | 95.15 | A |  | 1604 | 1 | 0.14 | 1554 | 1.13 | 61 | 24 | 239 | 3:59 | 15 | 17 | 0 | 0 | 100 | 0 | 0 |  | N2 | 2020-03-12 04:27 | 2020-03-12 04:56 | 29 | 2020-03-12 04:14 | 43 |  |  |  |  | Y | [8 empty] | 4 | 0 | 18.82 | [23 empty] | 0.04 | 0.04 | A | [9 empty] | 0 | 0 | 30 | 0 | 0 | 194 | 0 | 737 | 0 | 0 | 0 | 0 | 0 | 34
2020-03-11 | C54863 | 3 | 저탄소 | SCM415 | 연주종료 | Al 탈산 | T | 10 | 1 | 53450 | 100.93 | B | B | B |  | 1 |  | 1 | 1550 | 1581 | 7500 |  |  | 7500 | 78.01 | 35 | 96145 | 1671 |  | Y | 57 | 38 | [7 empty] | 박재승 | 3 |  |  |  |  | Y |  | 95.4 | 12-10 | 140.53 | 0 | A |  | 1651 | 2 | 0.44 | 1581 | 3.5 | 65 | 22 | 327 | 5:27 | 10 | 11 | 0 | 0 |  | 0 | 10 |  | N2 | 2020-03-12 05:11 |  | 24 | 2020-03-12 04:47 | 48 |  |  |  |  | Y | [5 empty] | Y |  |  |  | 5.69 | 0 | [23 empty] | 0 | 0.48 | A | [9 empty] | 619 | 499 | 0 | 0 | 0 | 0 | 0 | 942 | 0 | 300 | 189 | 0 | 0 | 10 |  |  | 5
2020-03-11 | A57495 | 1 | 고탄소 | STB2 |  | Al 탈산 | B | 37 | 52 | 50800 | 91.02 | B | B | B |  | 1 | 1 |  | 1520 | 1559 | 4200 |  |  | 4200 | 41.37 | 12 | 101532 | 1558 | 725 | Y | 41 | 27 | [7 empty] | 이호남 | 2 |  |  | Y |  |  |  | 109.15 | 13-3 | 259.17 | 0 | A |  | 1561 | 3 | 0.25 | 1520 | 0.84 | 64 | 32 | 263 | 4:23 | 25 | 25 | 7 | 0 |  | 0 |  |  | AR | 2020-03-12 05:03 | 2020-03-12 05:23 | 20 | 2020-03-12 05:02 | 21 |  |  |  |  | Y |  |  |  | Y | [5 empty] | 122.51 | 107.87 | [20 empty] | 1.02 |  |  | 132.88 | 18.82 | A | [9 empty] | 725 | 21 | 248 | 0 | 0 | 0 | 0 | 295 | 0 | 298 | 0 | 0 | 0 | 9
2020-03-11 | B57350 | 2 | 중탄소 | SM45C |  | Si 탈산 | B | 36 | 57 | 49850 | 85.22 | B | B |  | B | 1 |  | 1 | 1540 | 1564 | 5800 |  |  | 5800 | 56.78 | 12 | 102144 | 1624 |  | Y | 40 | 34 | [7 empty] | 임승우 | 2 |  |  |  |  | Y |  | 99.65 | 12-2 | 0 | 184.64 | A |  | 1606 | 1 | 0.52 | 1554 | 1.18 | 61 | 27 | 413 | 6:53 | 15 | 16 | 0 | 0 |  | 0 | 0 |  | N2 | 2020-03-12 05:25 | 2020-03-12 06:02 | 37 | 2020-03-12 05:17 | 45 |  |  |  |  | Y | [8 empty] | 4.3 | 0 | 20.65 | [23 empty] | 0.11 | 0.11 | A | [9 empty] | 0 | 0 | 22 | 0 | 0 | 157 | 0 | 954 | 0 | 208 | 0 | 0 | 0 | 16
2020-03-11 | A57496 | 1 | 고탄소 | STB2 |  | Al 탈산 | B | 18 | 7 | 52900 | 81.02 | B | B | B |  | 1 | 1 |  | 1520 | 1580 | 3900 |  |  | 3900 | 38.41 | 12 | 101532 | 1567 |  | Y | 41 | 28 | [7 empty] | 이호남 | 2 |  |  | Y |  |  |  | 104.7 | 13-9 | 215.86 | 0 | A |  | 1567 | 3 | 0.25 | 1524 | 1.13 | 68 | 33 | 260 | 4:20 | 25 | 25 | 8 | 0 |  | 0 |  |  | AR | 2020-03-12 05:53 | 2020-03-12 06:29 | 35 | 2020-03-12 05:51 | 37 |  |  |  |  | Y |  |  |  | Y | [5 empty] | 121.06 | 47.17 | [20 empty] | 1.06 |  |  | 0.01 | 0 | A | [9 empty] | 626 | 0 | 271 | 20 | 0 | 0 | 0 | 298 | 0 | 295 | 0 | 0 | 0 | 31
2020-03-11 | C54864 | 3 | 저탄소 | SCM415 | 연주종료 | Al 탈산 | T | 22 | 85 | 48000 | 98.45 | B | B | D |  | 1 |  | 1 | 1550 | 1580 | 6000 |  |  | 6000 | 44.58 | 49 | 134603 | 1662 |  | Y | 46 | 36 | [7 empty] | 박재승 | 3 |  |  |  |  | Y |  | 99.1 | 11-7 | 189.41 | 0 | A |  | 1641 | 2 | 0.43 | 1591 | 1.16 | 75 | 30 | 319 | 5:19 | 10 | 15 | 0 | 0 |  | 0 | 10 |  | N2 | 2020-03-12 06:15 |  | 20 | 2020-03-12 06:04 | 30 |  |  |  |  | Y | [5 empty] | Y |  |  |  | 5.96 | 0 | [23 empty] | 0.07 | 0 | A | [9 empty] | 601 | 550 | 53 | 0 | 0 | 0 | 0 | 548 | 0 | 301 | 50 | 0 | 0 | 21 |  |  | 5
2020-03-11 | B57351 | 2 | 중탄소 | SM45CB |  | Si 탈산 | B | 38 | 41 | 53650 | 86.27 | B | B |  | D | 1 |  | 1 | 1540 | 1546 | 6600 |  |  | 6600 | 65.34 | 12 | 101014 | 1634 |  | Y | 41 | 34 | [7 empty] | 임승우 | 2 |  |  |  |  | Y |  | 102.85 | 12-9 | 1.38 | 207.02 | A |  | 1615 | 1 | 0.13 | 1615 | 0 | 122 | 22 | 277 | 4:37 | 14 | 21 | 0 | 0 |  | 0 | 0 |  | N2 | 2020-03-12 06:28 | 2020-03-12 07:07 | 39 | 2020-03-12 06:20 | 47 |  |  |  |  | Y | [8 empty] | 4 | 0 | 28.23 | [23 empty] | 0 | 0 | A | [9 empty] | 0 | 0 | 0 | 0 | 0 | 0 | 0 | 1052 | 0 | 309 | 0 | 0 | 0 | 98
2020-03-11 | A57497 | 1 | 고탄소 | STB2 |  | Al 탈산 | B | 31 | 23 | 52300 | 95.45 | B | D | D |  | 1 | 1 |  | 1520 | 1594 | 3200 |  |  | 3200 | 31.52 | 12 | 101532 | 1565 |  | Y | 51 | 21 | [7 empty] | 이호남 | 2 |  |  | Y | [5 empty] | 200.96 | 0 | A |  | 1565 | 3 | 0.25 | 1523 | 0.95 | 67 | 38 | 258 | 4:18 | 25 | 25 | 9 | 0 |  | 0 |  |  | AR | 2020-03-12 07:07 | 2020-03-12 07:33 | 26 | 2020-03-12 07:06 | 27 |  |  |  |  | Y |  |  |  | Y | [5 empty] | 115.7 | 84.21 | [20 empty] | 1 |  |  | 1.35 | 0 | A | [9 empty] | 0 | 0 | 158 | 20 | 0 | 0 | 0 | 520 | 0 | 296 | 0 | 0 | 0 | 50
2020-03-11 | C54865 | 3 | 저탄소 | SCM415HS | 연주종료 | Al 탈산 | T | 5 | 88 | 47600 | 97.38 | B | D | D |  | 1 |  | 1 | 1550 | 1606 | 6200 |  |  | 6200 | 90.28 | 25 | 68675 | 1648 |  | Y | 58 | 34 | [7 empty] | 박재승 | 3 |  |  |  |  | Y |  | 96.85 | 11-4 | 110.43 | 234.16 | A |  | 1641 | 2 | 0.43 | 1590 | 1.82 | 77 | 34 | 335 | 5:35 | 10 | 16 | 0 | 0 |  | 0 | 10 |  | N2 | 2020-03-12 07:14 |  | 24 | 2020-03-12 07:02 | 36 |  |  |  |  | Y | [5 empty] | Y |  |  |  | 4.8 | 1.17 | [23 empty] | 0.46 | 0 | A | [9 empty] | 968 | 598 | 32 | 752 | 0 | 0 | 0 | 616 | 0 | 302 | 0 | 0 | 0 | 0 |  |  | 5
2020-03-12 | B57352 | 2 | 중탄소 | SM45CB |  | Si 탈산 | B | 11 | 58 | 50550 | 86 | D | D |  | D | 1 |  | 1 | 1540 | 1554 | 6100 |  |  | 6100 | 61.69 | 12 | 98884 | 1637 |  | Y | 41 | 31 | [7 empty] | 김익규 | 3 |  |  |  |  | Y |  | 94.35 | 11-7 | 1.39 | 82.61 | A |  | 1607 | 1 | 0.16 | 1607 | 0 | 114 | 18 | 230 | 3:50 | 14 | 15 | 0 | 0 | 150 | 0 | 0 |  | N2 | 2020-03-12 07:31 | 2020-03-12 08:13 | 43 | 2020-03-12 07:22 | 51 |  |  |  |  | N | 리모콘 작동 불 | [7 empty] | 5 | 0 | 24.78 | [23 empty] | 0 | 0 | A | [9 empty] | 0 | 0 | 251 | 0 | 0 | 0 | 0 | 940 | 0 | 0 | 0 | 0 | 0 | 51
2020-03-12 | A57498 | 1 | 고탄소 | STB2 |  | Al 탈산 | B | 19 | 8 | 52800 | 94.73 | D | D | D |  | 1 | 1 |  | 1520 | 1576 | 4100 |  |  | 4100 | 40.6 | 12 | 100986 | 1567 |  | Y | 46 | 39 | [7 empty] | 김덕진 |  |  |  | Y |  |  |  | 107.2 | 14-2 | 177.46 | 0 | A |  | 1567 | 3 | 0.25 | 1513 | 1.1 | 57 | 31 | 265 | 4:25 | 25 | 25 | 10 | 0 |  | 0 |  |  | AR | 2020-03-12 08:15 | 2020-03-12 08:36 | 20 | 2020-03-12 08:15 | 21 |  |  |  |  | Y |  |  |  | Y | [5 empty] | 255.73 | 0 | [20 empty] | 1.14 |  |  | 2.6 | 0 | A | [9 empty] | 0 | 0 | 115 | 28 | 0 | 0 | 0 | 296 | 0 | 298 | 0 | 0 | 0 | 94
2020-03-12 | C54866 | 3 | 저탄소 | SCM415HS | 연주종료 | Al 탈산 | T | 30 | 53 | 50200 | 85.9 | D | D | D |  | 1 |  | 1 | 1550 | 1541 | 6600 |  |  | 6600 | 75.08 | 32 | 87904 | 1635 |  | Y | 45 | 36 | [7 empty] | 박지웅 | 3 |  |  |  |  | Y |  | 99 | 12-2 | 59.6 | 170.09 | A |  | 1623 | 2 | 0.43 | 1584 | 1.15 | 71 | 30 | 302 | 5:02 | 10 | 11 | 0 | 0 |  | 0 | 10 |  | N2 | 2020-03-12 08:09 |  | 27 | 2020-03-12 08:01 | 35 |  |  |  |  | Y | [5 empty] | Y |  |  |  | 1.86 | 3.56 | [23 empty] | 0 | 0.45 | A | [9 empty] | 237 | 1235 | 0 | 442 | 0 | 0 | 0 | 594 | 0 | 300 | 0 | 0 | 0 | 0 |  |  | 5
2020-03-12 | B57353 | 2 | 중탄소 | SM45CB |  | Si 탈산 | B | 32 | 1 | 54400 | 87.82 | D | D |  | D | 1 |  | 1 | 1540 | 1525 | 7100 |  |  | 7100 | 82.16 | 10 | 86420 | 1637 |  | Y | 45 | 42 | [7 empty] | 김익규 | 2 |  |  |  |  | Y |  | 94.7 | 12-9 | 0.49 | 221.57 | A |  | 1615 | 1 | 0.17 | 1615 | 0 | 122 | 18 | 273 | 4:33 | 14 | 14 | 0 | 0 |  | 0 | 0 |  | N2 | 2020-03-12 08:34 | 2020-03-12 09:17 | 43 | 2020-03-12 08:25 | 52 |  |  |  |  | Y | [8 empty] | 4 | 0 | 12.44 | [20 empty] | 1.25 |  |  | 0 | 0 | A | [9 empty] | 0 | 0 | 270 | 0 | 0 | 0 | 0 | 1024 | 0 | 470 | 0 | 0 | 0 | 51
2020-03-12 | A57499 | 1 | 고탄소 | STB2 |  | Al 탈산 | B | 10 | 2 | 53300 | 83.45 | D | D | D |  | 1 | 1 |  | 1520 | 1560 | 3800 |  |  | 3800 | 37.43 | 12 | 101532 | 1563 |  | Y | 46 | 25 | [7 empty] | 김덕진 | 2 |  |  | Y |  |  |  | 107.3 | 14-3 | 39.78 | 0 | A |  | 1563 | 3 | 0.24 | 1518 | 1.22 | 62 | 26 | 247 | 4:07 | 25 | 25 | 11 | 0 |  | 0 |  |  | AR | 2020-03-12 09:04 | 2020-03-12 09:44 | 41 | 2020-03-12 09:03 | 41 |  |  |  |  | Y |  |  |  | Y | [5 empty] | 158.95 | 0 | [20 empty] | 1.15 |  |  | 3.46 | 0 | A | [9 empty] | 0 | 52 | 244 | 39 | 0 | 0 | 0 | 300 | 0 | 296 | 0 | 0 | 0 | 62
2020-03-12 | C54867 | 3 | 저탄소 | SCM415HS | 연주종료 | Al 탈산 | T | 37 | 53 | 51500 | 86.57 | D | D | D |  | 1 |  | 1 | 1550 | 1555 | 6800 |  |  | 6800 | 70.73 | 35 | 96145 | 1638 |  | Y | 44 | 38 | [7 empty] | 박지웅 | 3 |  |  |  |  | Y |  | 97.3 | 12-1 | 61.22 | 169.68 | A |  | 1623 | 2 | 0.43 | 1587 | 1.13 | 74 | 27 | 381 | 6:21 | 10 | 10 | 0 | 0 |  | 0 | 10 |  | N2 | 2020-03-12 09:17 |  | 20 | 2020-03-12 09:06 | 32 |  |  |  |  | Y | [5 empty] | Y |  |  |  | 5.85 | 0 | [23 empty] | 0.62 | 0 | A | [9 empty] | 595 | 1026 | 36 | 805 | 0 | 0 | 0 | 596 | 0 | 299 | 0 | 0 | 0 | 0 |  |  | 5
2020-03-12 | B57354 | 2 | 중탄소 | SM45CB |  | Si 탈산 | B | 36 | 58 | 49800 | 81.25 | D | D |  | D | 1 |  | 1 | 1540 | 1544 | 6000 |  |  | 6000 | 57.86 | 12 | 103704 | 1634 |  | Y | 40 | 31 | [7 empty] | 김익규 | 3 |  |  |  |  | Y |  | 94.3 | 11-7 | 0 | 237.96 | A |  | 1618 | 1 | 0.16 | 1618 | 0 | 125 | 23 | 262 | 4:22 | 14 | 18 | 0 | 0 |  | 0 | 0 |  | N2 | 2020-03-12 09:33 | 2020-03-12 10:22 | 49 | 2020-03-12 09:26 | 55 |  |  |  |  | Y | [8 empty] | 5 | 0 | 20.6 | [23 empty] | 0 | 0 | A | [9 empty] | 0 | 0 | 21 | 0 | 0 | 0 | 0 | 847 | 0 | 0 | 0 | 0 | 0 | 21
2020-03-12 | A57500 | 1 | 고탄소 | STB2 |  | Al 탈산 | B | 18 | 8 | 52600 | 107 | D | D | D |  | 1 | 1 |  | 1520 | 1546 | 4700 |  |  | 4700 | 46.29 | 12 | 101532 | 1545 |  | Y | 49 | 30 | [7 empty] | 김덕진 | 2 |  |  | Y |  |  |  | 107.4 | 14-2 | 323.13 | 0 | A |  | 1545 | 3 | 0.24 | 1512 | 0.59 | 56 | 25 | 262 | 4:22 | 25 | 25 | 12 | 0 |  | 0 |  |  | AR | 2020-03-12 10:26 | 2020-03-12 10:50 | 24 | 2020-03-12 10:24 | 26 |  |  |  |  | Y |  |  |  | Y | [5 empty] | 272.78 | 0 | [20 empty] | 1.23 |  |  | 0 | 0 | A | [9 empty] | 0 | 0 | 305 | 0 | 0 | 0 | 0 | 298 | 0 | 296 | 0 | 0 | 0 | 94
2020-03-12 | C54868 | 3 | 저탄소 | SCM415HS | 연주종료 | Al 탈산 | T | 22 | 86 | 47950 | 84.72 | D | D | D |  | 1 |  | 1 | 1550 | 1581 | 6700 |  |  | 6700 | 65.92 | 37 | 101639 | 1636 |  | Y | 43 | 36 |  |  |  | 05 |  |  |  | 박지웅 | 3 |  |  | Y |  | Y |  | 101.05 | 11-8 | 133.41 | 130.54 | A |  | 1621 | 2 | 0.41 | 1588 | 1 | 75 | 33 | 308 | 5:08 | 10 | 11 | 0 | 0 |  | 0 | 10 |  | N2 | 2020-03-12 10:17 |  | 20 | 2020-03-12 10:07 | 30 |  |  |  |  | Y | [5 empty] | Y |  |  |  | 1.83 | 3.72 | [23 empty] | 0 | 0.45 | A |  |  | 3.954 | 36.037 | 47.101 | 0.235 | 11.912 | 1.307 | 1382.55 | 1158 | 620 | 0 | 722 | 0 | 0 | 0 | 776 | 0 | 301 | 0 | 0 | 0 | 0 |  |  | 5
2020-03-12 | B57355 | 2 | 중탄소 | SM45CB |  | Si 탈산 | B | 38 | 42 | 53650 | 91.98 | D | D |  | D | 1 |  | 1 | 1540 | 1575 | 5600 |  |  | 5600 | 55.36 | 12 | 101159 | 1624 |  | Y | 50 | 44 | [7 empty] | 김익규 | 3 |  |  |  |  | Y |  | 99.45 | 12-5 | 1.1 | 59.02 | A |  | 1605 | 1 | 0.14 | 1605 | 0 | 112 | 23 | 253 | 4:13 | 14 | 17 | 0 | 0 |  | 0 | 0 |  | N2 | 2020-03-12 10:46 | 2020-03-12 11:22 | 36 | 2020-03-12 10:38 | 44 |  |  |  |  | Y | [8 empty] | 4 | 0 | 13.04 | [23 empty] | 0 | 0 | A | [9 empty] | 0 | 0 | 0 | 0 | 0 | 0 | 0 | 847 | 0 | 0 | 0 | 0 | 0 | 17
2020-03-12 | C54869 | 3 | 저탄소 | SCM415HS | 연주종료 | Al 탈산 | T | 5 | 89 | 47600 | 76.65 | D | D | D |  | 1 |  | 1 | 1550 | 1637 | 5500 |  |  | 5500 | 55.62 | 36 | 98892 | 1634 |  | Y | 42 | 31 |  |  |  | 05 |  |  |  | 박지웅 | 3 |  | Y |  |  | Y |  | 104.5 | 12-1 | 124.47 | 35.31 | A |  | 1612 | 2 | 0.43 | 1581 | 1.15 | 68 | 29 | 315 | 5:15 | 10 | 10 | 0 | 0 |  | 0 | 10 |  | N2 | 2020-03-12 11:11 |  | 30 | 2020-03-12 11:03 | 38 |  |  |  |  | Y | [5 empty] | Y |  |  |  | 5.31 | 0 | [23 empty] | 0 | 0.21 | A |  |  | 3.529 | 36.182 | 46.861 | 0.313 | 13.278 | 1.295 | 1370.57 | 694 | 1491 | 32 | 886 | 0 | 0 | 0 | 785 | 0 | 300 | 0 | 0 | 0 | 0 |  |  | 5
2020-03-12 | A57501 | 1 | 고탄소 | STB2 |  | Al 탈산 | B | 31 | 24 | 52700 | 82.1 | D | D | D |  | 1 | 1 |  | 1520 | 1540 | 4300 |  |  | 4300 | 50.82 | 10 | 84610 | 1556 |  | Y | 42 | 28 | [7 empty] | 김덕진 | 2 |  | Y |  |  |  |  | 100 | 12-10 | 224.95 | 0 | A |  | 1556 | 3 | 0.24 | 1556 | 0 | 100 | 22 | 256 | 4:16 | 25 | 25 | 13 | 0 |  | 0 |  |  | AR | 2020-03-12 11:23 | 2020-03-12 12:00 | 37 | 2020-03-12 11:21 | 39 |  |  |  |  | Y |  |  |  | Y | [5 empty] | 164.82 | 0 | [20 empty] | 1 |  |  | 0 | 0 | A | [9 empty] | 0 | 47 | 244 | 14 | 0 | 0 | 0 | 397 | 0 | 197 | 0 | 0 | 0 | 36
2020-03-12 | B57356 | 2 | 중탄소 | SM45CB | TUNDISH교체전 | Si 탈산 | B | 11 | 59 | 50000 | 81.97 | D | D |  | D | 1 |  | 1 | 1540 | 1555 | 6000 |  |  | 6000 | 66.18 | 12 | 90655 | 1625 |  | Y | 41 | 36 | [7 empty] | 김익규 | 3 |  |  |  |  | Y |  | 96.2 | 11-9 | 18.28 | 46.04 | A |  | 1605 | 1 | 0.14 | 1558 | 1.42 | 65 | 25 | 242 | 4:02 | 14 | 15 | 0 | 0 |  | 0 | 0 |  | N2 | 2020-03-12 11:54 | 2020-03-12 12:24 | 30 | 2020-03-12 11:46 | 38 |  |  |  |  | Y | [8 empty] | 5 | 0 | 14.26 | [23 empty] | 0 | 0 | A | [9 empty] | 0 | 0 | 179 | 0 | 0 | 0 | 0 | 979 | 0 | 0 | 0 | 0 | 0 | 51
2020-03-12 | C54870 | 3 | 저탄소 | SCM415HS | TUNDISH교체전 | Al 탈산 | T | 30 | 54 | 50000 | 82.27 | D | D | D |  | 1 |  | 1 | 1550 | 1544 | 6700 |  |  | 6700 | 71.4 | 31 | 93837 | 1637 |  | Y | 42 | 26 |  |  |  | 05 |  |  |  | 박지웅 | 3 |  | Y |  |  | Y |  | 99.45 | 12-3 | 47.47 | 100.33 | A |  | 1614 | 2 | 0.42 | 1580 | 1.13 | 67 | 40 | 299 | 4:59 | 10 | 10 | 0 | 0 |  | 0 | 10 |  | N2 | 2020-03-12 12:20 |  | 25 | 2020-03-12 12:09 | 36 |  |  |  |  | Y | [5 empty] | Y |  |  |  | 5.76 | 0 | [23 empty] | 0 | 0.93 | A |  |  | 2.561 | 37.146 | 47.298 | 0.259 | 18.468 | 1.273 | 1393.31 | 201 | 1300 | 0 | 590 | 0 | 0 | 0 | 597 | 0 | 300 | 0 | 0 | 0 | 0 |  |  | 5
2020-03-12 | A57502 | 1 | 고탄소 | STB2 |  | Al 탈산 | B | 19 | 9 | 53200 | 82.32 | D | D | D |  | 1 | 1 |  | 1520 | 1549 | 4800 |  |  | 4800 | 47.28 | 12 | 101532 | 1563 |  | Y | 43 | 30 | [7 empty] | 김덕진 | 2 |  |  | Y |  |  |  | 109.6 | 14-4 | 253.62 | 0 | A |  | 1563 | 3 | 0.24 | 1522 | 1.03 | 66 | 28 | 243 | 4:03 | 25 | 26 | 14 | 0 |  | 0 |  |  | AR | 2020-03-12 12:22 | 2020-03-12 12:59 | 37 | 2020-03-12 12:22 | 37 |  |  |  |  | Y |  |  |  | Y | [5 empty] | 175.67 | 0 | [20 empty] | 1.29 |  |  | 1.06 | 0 | A | [9 empty] | 0 | 0 | 287 | 0 | 0 | 0 | 0 | 394 | 0 | 354 | 0 | 0 | 0 | 83
2020-03-12 | B57357 | 2 | 저탄소 | AE1510M2 | TUNDISH교체 | Al 탈산 | B | 32 | 2 | 55250 | 102.73 | D | D |  | D | 1 |  | 1 | 1555 | 1576 | 8800 |  |  | 8800 | 88.48 | 12 | 99456 | 1686 |  | Y | 50 | 46 | [7 empty] | 김익규 | 2 |  |  |  |  | Y |  | 93.05 | 12-7 | 271.71 | 0 | A |  | 1676 | 1 | 0.13 | 1597 | 0 | 81 | 30 | 291 | 4:51 | 18 | 21 | 0 | 0 |  | 0 | 0 |  | N2 | 2020-03-12 13:17 | 2020-03-12 13:46 | 29 | 2020-03-12 13:04 | 42 |  |  |  |  | Y | [8 empty] | 4 | 11.36 | 0.24 | [19 empty] | 2.78 | 2.11 |  |  | 0.08 | 0.08 | A | [9 empty] | 0 | 587 | 0 | 1450 | 0 | 323 | 0 | 1414 | 0 | 0 | 0 | 0 | 0 | 0 |  |  | 7 |  | 1
2020-03-12 | A57503 | 1 | 고탄소 | STB2 |  | Al 탈산 | B | 10 | 3 | 53200 | 96.67 | D | D | D |  | 1 | 1 |  | 1520 | 1541 | 4900 |  |  | 4900 | 48.26 | 12 | 101532 | 1566 |  | Y | 59 | 30 | [7 empty] | 김덕진 | 2 |  |  | Y |  |  |  | 103.75 | 13-9 | 124.96 | 0 | A |  | 1566 | 3 | 0.23 | 1524 | 1.14 | 68 | 34 | 239 | 3:59 | 25 | 25 | 15 | 0 |  | 0 |  |  | AR | 2020-03-12 13:34 | 2020-03-12 14:07 | 33 | 2020-03-12 13:34 | 33 |  |  |  |  | Y |  |  |  | Y | [5 empty] | 162.35 | 0 | [20 empty] | 1.06 |  |  | 2.34 | 0 | A | [9 empty] | 0 | 0 | 273 | 18 | 0 | 0 | 0 | 297 | 0 | 391 | 0 | 0 | 0 | 79
2020-03-12 | C54871 | 3 | 중탄소 | SNCM8I |  | Al 탈산 | I | 37 | 54 | 51150 | 89.07 | D | D | D |  | 1 |  | 1 | 1560 | 1590 | 6900 |  |  | 6900 | 73.4 | 5 | 94000 | 1641 |  | INGOT | 47 | 35 | [7 empty] | 박지웅 | [5 empty] | Y |  | 102.4 | 12-6 | 104.32 | 11.17 | A |  | 1634 | 2 | 0.41 | 1570 | 1.88 | 81 |  | 354 | 5:54 | 20 | 20 | 0 | 0 |  | 0 |  |  | AR | 2020-03-12 13:28 |  | 35 | 2020-03-12 13:19 | [5 empty] | Y | [5 empty] | N |  |  |  | 6.12 | 0 | [18 empty] | 1.2 |  |  |  |  | 0.11 | 0 | B |  |  | 2.177 | 36.7 | 47.544 | 0.373 | 21.839 | 1.295 | 1421.15 | 711 | 0 | 746 | 0 | 0 | 0 | 0 | 699 | 0 | 299 | 199 | 0 | 0 | 30
2020-03-12 | B57358 | 2 | 저탄소 | AE1510M2 |  | Al 탈산 | B | 36 | 59 | 50250 | 94.8 | D | D |  | A | 1 |  | 1 | 1555 | 1625 | 6200 |  |  | 6200 | 62.34 | 12 | 99456 | 1666 |  | Y | 44 | 32 | [7 empty] | 김익규 | 3 |  |  |  |  | Y |  | 101.55 | 12-4 | 256.24 | 0 | A |  | 1653 | 1 | 0.34 | 1588 | 1.39 | 72 | 31 | 391 | 6:31 | 18 | 18 | 0 | 0 |  | 0 | 0 |  | N2 | 2020-03-12 14:11 | 2020-03-12 14:44 | 33 | 2020-03-12 13:57 | 47 |  |  |  |  | Y | [8 empty] | 4 | 9.89 | 0 | [23 empty] | 0.21 | 0.21 | A | [9 empty] | 0 | 664 | 42 | 735 | 0 | 356 | 0 | 1034 | 0 | 0 | 0 | 0 | 0 | 0 |  |  | 9
2020-03-12 | A57504 | 1 | 고탄소 | STB2 |  | Al 탈산 | B | 18 | 9 | 53000 | 81.12 | D | A | A |  | 1 | 1 |  | 1520 | 1533 | 5600 |  |  | 5600 | 66.19 | 10 | 84610 | 1532 |  | Y | 42 | 35 | [7 empty] | 김덕진 | 2 |  | Y |  |  |  |  | 106.55 | 14-1 | 241.62 | 0 | A |  | 1532 | 3 | 0.23 | 1516 | 0.41 | 60 | 29 | 242 | 4:02 | 25 | 25 | 16 | 0 |  | 0 |  |  | AR | 2020-03-12 14:42 | 2020-03-12 15:08 | 26 | 2020-03-12 14:42 | 26 |  |  |  |  | Y |  |  |  | Y | [5 empty] | 0.13 | 0 | [20 empty] | 1.09 |  |  | 4.15 | 0 | A | [9 empty] | 0 | 67 | 277 | 22 | 0 | 0 | 0 | 394 | 0 | 393 | 0 | 0 | 0 | 71
2020-03-12 | C54872 | 3 | 고탄소 | G-AE1055LST | 연주시작 | Al 탈산 | T | 22 | 87 | 48150 | 136.53 | D | A | A |  | 1 |  | 1 | 1530 | 1574 | 8100 |  |  | 8100 | 89.35 | 33 | 90651 | 1676 |  | Y | 52 | 49 | [7 empty] | 박지웅 | 3 |  |  |  |  | Y |  | 103 | 11-10 | 0 | 106.42 | A |  | 1646 | 2 | 0.42 | 1570 | 1.36 | 86 | 39 | 427 | 7:07 | 25 | 26 | 0 | 0 |  | 0 | 29 |  | N2 | 2020-03-12 15:39 |  | 14 | 2020-03-12 15:10 | 42 |  |  |  |  | Y | [5 empty] | Y |  |  | 5 | 8.63 | 3.76 | [23 empty] | 0 | 0 | A |  |  | 6.322 | 32.038 | 48.921 | 0.315 | 7.738 | 1.526 | 1413.11 | 0 | 0 | 772 | 0 | 0 | 0 | 0 | 793 | 0 | 301 | 0 | 0 | 0 | 91 |  |  | 12 | 0.1602 | 1
2020-03-12 | B57359 | 2 | 저탄소 | AE1510M2 |  | Al 탈산 | B | 38 | 43 | 53650 | 101 | D | A |  | A | 1 |  | 1 | 1555 | 1594 | 6400 |  |  | 6400 | 64.35 | 12 | 99456 | 1656 |  | Y | 48 | 34 | [7 empty] | 김익규 | 3 |  |  |  |  | Y |  | 102.85 | 12-8 | 246.29 | 0 | A |  | 1638 | 1 | 0.17 | 1576 | 1.27 | 60 | 23 | 413 | 6:53 | 18 | 19 | 0 | 0 |  | 0 | 0 |  | N2 | 2020-03-12 15:16 | 2020-03-12 15:47 | 31 | 2020-03-12 15:06 | 42 |  |  |  |  | Y | [8 empty] | 4.5 | 11.77 | 0 | [23 empty] | 0.1 | 0.1 | A | [9 empty] | 0 | 559 | 0 | 629 | 0 | 363 | 0 | 999 | 0 | 208 | 0 | 0 | 0 | 0 |  |  | 12
2020-03-12 | A57505 | 1 | 고탄소 | STB2 |  | Al 탈산 | B | 31 | 25 | 52600 | 83.33 | A | A | A |  | 1 | 1 |  | 1520 | 1535 | 5700 |  |  | 5700 | 67.37 | 10 | 84610 | 1571 |  | Y | 41 | 35 |  |  | A57502 |  |  |  |  | 정용태 | 2 |  | Y |  |  |  |  | 102.15 | 13-2 | 255.51 | 0 | A |  | 1571 | 3 | 0.26 | 1522 | 1.23 | 66 | 32 | 265 | 4:25 | 25 | 25 | 17 | 0 |  | 0 |  |  | AR | 2020-03-12 15:47 | 2020-03-12 16:16 | 29 | 2020-03-12 15:44 | 31 |  |  |  |  | Y |  |  |  | Y | [5 empty] | 223.5 | 0 | [20 empty] | 1.05 |  |  | 0.03 | 0 | A | [9 empty] | 0 | 30 | 282 | 25 | 0 | 0 | 0 | 398 | 0 | 295 | 0 | 0 | 0 | 29
2020-03-12 | B57360 | 2 | 저탄소 | AE1510M2 | 잔강최소화전 | Al 탈산 | B | 11 | 60 | 50200 | 96.78 | A | A |  | A | 1 |  | 1 | 1555 | 1567 | 8300 |  |  | 8300 | 90.81 | 12 | 91400 | 1666 |  | Y | 45 | 41 | [7 empty] | 임현진 | 2 |  |  |  |  | Y |  | 111.7 | 13-4 | 332.35 | 0 | A |  | 1650 | 1 | 0.17 | 1593 | 1.35 | 77 | 34 | 345 | 5:45 | 18 | 19 | 0 | 0 |  | 0 | 0 |  | N2 | 2020-03-12 16:15 | 2020-03-12 16:46 | 30 | 2020-03-12 16:04 | 42 |  |  |  |  | Y | [8 empty] | 4 | 15.62 | 0 | [23 empty] | 0.13 | 0.13 | A | [9 empty] | 55 | 607 | 0 | 796 | 0 | 372 | 0 | 904 | 0 | 309 | 0 | 0 | 0 | 0
2020-03-12 | C54873 | 3 | 고탄소 | G-AE1055LST | 연주종료 | Al 탈산 | T | 5 | 90 | 47900 | 128.28 | A | A | A |  | 1 |  | 1 | 1530 | 1567 | 7200 |  |  | 7200 | 79.43 | 33 | 90651 | 1646 |  | Y | 53 | 46 | [7 empty] | 정종훈 | 2 |  |  |  |  | Y | 4 | 92.2 | 10-9 | 261.73 | 0 | A |  | 1639 | 2 | 0.43 | 1558 | 1.42 | 74 | 39 | 430 | 7:10 | 25 | 30 | 0 | 0 |  | 0 |  |  | N2 | 2020-03-12 16:56 |  | 7 | 2020-03-12 16:37 | 26 |  |  |  |  | Y | [5 empty] | Y |  |  |  | 1.18 | 7.41 | [23 empty] | 0 | 0.04 | A |  |  | 6.647 | 30.013 | 51.114 | 0.308 | 7.689 | 1.703 | 1417.52 | 51 | 0 | 855 | 0 | 0 | 0 | 0 | 703 | 0 | 301 | 0 | 0 | 0 | 20 |  |  | 5 | 0.1245
2020-03-12 | A57506 | 1 | 고탄소 | STB2 |  | Al 탈산 | B | 19 | 10 | 53200 | 88.15 | A | A | A |  | 1 | 1 |  | 1520 | 1536 | 6500 |  |  | 6500 | 64.02 | 12 | 101532 | 1557 |  | Y | 48 | 44 |  |  | A57503 |  |  |  |  | 정용태 | 3 |  |  | Y |  |  |  | 103.35 | 13-7 | 318.35 | 0 | A |  | 1698 | 3 | 0.26 | 1526 | 4.41 | 70 | 35 | 279 | 4:39 | 25 | 25 | 18 | 0 |  | 0 |  |  | AR | 2020-03-12 16:52 | 2020-03-12 17:18 | 25 | 2020-03-12 16:50 | 28 |  |  |  |  | Y |  |  |  | Y | [5 empty] | 229.06 | 0 | [20 empty] | 0.81 |  |  | 2.28 | 0 | A | [9 empty] | 0 | 34 | 234 | 31 | 0 | 0 | 0 | 442 | 0 | 447 | 0 | 0 | 0 | 54
2020-03-12 | B57361 | 2 | 중탄소 | AE5130M | 잔강최소화 | Al 탈산 | B | 32 | 3 | 54900 | 99.85 | A | A |  | A | 1 |  | 1 | 1540 | 1545 | 7600 |  |  | 7600 | 89.82 | 10 | 84610 | 1654 |  | Y | 46 | 36 |  |  | C54871 | 05 |  |  |  | 임현진 | 2 |  |  |  |  | Y |  | 94.2 | 12-8 | 0 | 265.9 | A |  | 1643 | 1 | 0.17 | 1582 | 0 | 80 | 24 | 283 | 4:43 | 16 | 17 | 0 | 0 | 40 | 0 | 0 |  | N2 | 2020-03-12 17:20 | 2020-03-12 18:00 | 40 | 2020-03-12 17:00 | 61 |  |  |  |  | Y | [8 empty] | 4.5 | 0 | 11.03 | [23 empty] | 0.13 | 0.13 | B | [9 empty] | 1409 | 139 | 369 | 0 | 0 | 275 | 0 | 502 | 0 | 229 | 0 | 0 | 0 | 14 |  |  | 5
2020-03-12 | C54874 | 3 | 고탄소 | G-AE1055LST | 연주종료 | Al 탈산 | T | 30 | 55 | 50600 | 121.28 | A | A | A |  | 1 |  | 1 | 1530 | 1563 | 6700 |  |  | 6700 | 73.91 | 33 | 90651 | 1635 | 361 | Y | 56 | 37 | [7 empty] | 도주용 | 2 |  |  |  |  | Y | 4 | 99.55 | 12-3 | 244.38 | 0.01 | A |  | 1620 | 2 | 0.42 | 1555 | 1.27 | 71 | 32 | 328 | 5:28 | 25 | 25 | 0 | 0 |  | 0 | 15 |  | N2 | 2020-03-12 18:06 |  | 11 | 2020-03-12 17:51 | 26 |  |  |  |  | Y | [5 empty] | Y |  |  | 5.5 | 0 | 10.53 | [23 empty] | 0 | 0 | A |  |  | 7.1 | 29.176 | 51.826 | 0.208 | 7.299 | 1.776 | 1443.39 | 0 | 0 | 799 | 0 | 0 | 0 | 0 | 693 | 0 | 299 | 0 | 0 | 0 | 31 |  |  | 5 | 0.1398
2020-03-12 | A57507 | 1 | 고탄소 | STB2 |  | Al 탈산 | B | 10 | 4 | 53200 | 94.72 | A | A | A |  | 1 | 1 |  | 1520 | 1532 | 5900 |  |  | 5900 | 69.73 | 10 | 84610 | 1562 |  | Y | 45 | 37 |  |  | A57504 |  |  |  |  | 정용태 | 2 |  |  | Y |  |  |  | 105.3 | 13-10 | 179.51 | 0 | A |  | 1562 | 3 | 0.26 | 1517 | 0.9 | 61 | 31 | 271 | 4:31 | 25 | 25 | 19 | 0 |  | 0 |  |  | AR | 2020-03-12 18:11 | 2020-03-12 18:30 | 19 | 2020-03-12 18:11 | 19 | [8 empty] | Y | [5 empty] | 0.21 | 0 | [20 empty] | 1.33 |  |  | 4.97 | 0 | A | [9 empty] | 0 | 72 | 178 | 20 | 0 | 0 | 0 | 743 | 0 | 690 | 0 | 0 | 0 | 88
2020-03-12 | B57362 | 2 | 중탄소 | AE5130M |  | Al 탈산 | B | 36 | 60 | 49650 | 95.65 | A | A |  | A | 1 |  | 1 | 1540 | 1545 | 8100 |  |  | 8100 | 79.78 | 12 | 101532 | 1635 |  | Y | 46 | 41 | [7 empty] | 임현진 | 2 |  |  |  |  | Y |  | 109.75 | 13-2 | 0 | 357.69 | A |  | 1628 | 1 | 0.17 | 1578 | 1.22 | 76 | 35 | 254 | 4:14 | 16 | 17 | 0 | 0 |  | 0 | 0 |  | N2 | 2020-03-12 18:18 | 2020-03-12 18:56 | 38 | 2020-03-12 18:06 | 50 |  |  |  |  | Y | [8 empty] | 4.5 | 0 | 10.28 | [23 empty] | 0.21 | 0.21 | A | [9 empty] | 1856 | 0 | 55 | 0 | 0 | 230 | 0 | 655 | 0 | 324 | 50 | 0 | 0 | 0 |  |  | 14
2020-03-12 | C54875 | 3 | 고탄소 | G-AE1055LST | 연주종료 | Al 탈산 | T | 37 | 55 | 52000 | 113.72 | A | A | A |  | 1 |  | 1 | 1530 | 1530 | 8890 |  |  | 8890 | 89.9 | 36 | 98892 | 1637 |  | Y | 56 | 52 |  |  | C54872 | 07 |  |  |  | 정종훈 | 2 |  | Y |  |  | Y |  | 106.75 | 12-10 | 180.04 | 42.95 | A |  | 1615 | 2 | 0.42 | 1552 | 1.29 | 68 | 25 | 383 | 6:23 | 25 | 25 | 0 | 0 |  | 0 | 9 |  | N2 | 2020-03-12 19:23 |  | 7 | 2020-03-12 19:15 | 15 |  |  |  |  | Y | [5 empty] | Y |  |  | 4 | 0 | 9.19 | [23 empty] | 0 | 0.49 | A |  |  | 8.422 | 29.053 | 50.998 | 0.427 | 6.055 | 1.755 | 1458.08 | 49 | 0 | 847 | 0 | 0 | 0 | 0 | 708 | 0 | 300 | 0 | 0 | 0 | 20 |  |  | 5 | 0.0802
2020-03-12 | A57508 | 1 | 고탄소 | STB2 |  | Al 탈산 | B | 18 | 10 | 52900 | 92.02 | A | A | A |  | 1 | 1 |  | 1520 | 1577 | 5300 |  |  | 5300 | 52.2 | 12 | 101532 | 1565 |  | Y | 42 | 36 |  |  | A57505 |  |  |  |  | 정용태 | 2 |  |  | Y |  |  |  | 106 | 13-10 | 244.03 | 0 | A |  | 1565 | 3 | 0.26 | 1525 | 0.82 | 69 | 35 | 291 | 4:51 | 25 | 25 | 20 | 0 |  | 0 |  |  | AR | 2020-03-12 19:07 | 2020-03-12 19:35 | 28 | 2020-03-12 19:06 | 28 | [8 empty] | Y | [5 empty] | 306.42 | 0 | [20 empty] | 1.05 |  |  | 6.06 | 0 | A | [9 empty] | 0 | 47 | 239 | 18 | 0 | 0 | 0 | 745 | 0 | 695 | 0 | 0 | 0 | 48
2020-03-12 | B57363 | 2 | 중탄소 | AE5130M |  | Al 탈산 | B | 38 | 44 | 53100 | 100.58 | A | A |  | A | 1 |  | 1 | 1540 | 1546 | 7800 |  |  | 7800 | 76.82 | 12 | 101532 | 1645 |  | Y | 46 | 37 | [15 empty] | 102.4 | 12-8 | 0 | 256.05 | A |  | 1631 | 1 | 0.16 | 1578 | 1.05 | 76 | 37 | 289 | 4:49 | 16 | 17 | 0 | 0 |  | 0 | 0 |  | N2 | 2020-03-12 19:24 | 2020-03-12 20:01 | 37 | 2020-03-12 19:13 | 48 |  |  |  |  | Y | [8 empty] | 4.5 | 0 | 14.17 | [23 empty] | 0.1 | 0.1 | B | [9 empty] | 1698 | 0 | 372 | 0 | 0 | 214 | 0 | 502 | 0 | 207 | 0 | 0 | 0 | 6 |  |  | 9
2020-03-12 | A57509 | 1 | 고탄소 | STB2 |  | Al 탈산 | B | 31 | 26 | 52600 | 80.9 | A | A | A |  | 1 | 1 |  | 1520 | 1551 | 5800 |  |  | 5800 | 57.12 | 12 | 101532 | 1540 |  | Y | 42 | 36 |  |  | A57506 |  |  |  |  | 정용태 | 2 |  |  | Y |  |  |  | 106.95 | 13-7 | 311.8 | 0 | A |  | 1540 | 3 | 0.25 | 1524 | 0.41 | 68 | 31 | 239 | 3:59 | 25 | 25 | 21 | 0 |  | 0 |  |  | AR | 2020-03-12 19:57 | 2020-03-12 20:37 | 41 | 2020-03-12 19:56 | 41 | [8 empty] | Y | [5 empty] | 0.16 | 0 | [20 empty] | 0.73 |  |  | 7.77 | 0 | A | [9 empty] | 0 | 100 | 306 | 24 | 0 | 0 | 0 | 298 | 0 | 296 | 0 | 0 | 0 | 101
2020-03-12 | B57364 | 2 | 중탄소 | AE5130M |  | Al 탈산 | B | 11 | 61 | 50100 | 93.45 | A | A |  | A | 1 |  | 1 | 1540 | 1574 | 6600 |  |  | 6600 | 70.91 | 11 | 93071 | 1647 |  | Y | 43 | 32 |  |  | B57361 | 05 |  |  |  | 임현진 | 2 |  |  |  |  | Y |  | 106.5 | 12-8 | 0 | 265.23 | A |  | 1633 | 1 | 0.16 | 1567 | 1.45 | 65 | 34 | 273 | 4:33 | 16 | 21 | 0 | 0 |  | 0 | 0 |  | N2 | 2020-03-12 20:24 | 2020-03-12 21:01 | 37 | 2020-03-12 20:12 | 49 |  |  |  |  | Y | [8 empty] | 4.5 | 0 | 21.06 | [23 empty] | 0.23 | 0.23 | A | [9 empty] | 1697 | 0 | 383 | 0 | 0 | 229 | 0 | 504 | 0 | 206 | 0 | 0 | 0 | 13 |  |  | 7
2020-03-12 | C54876 | 3 | 고탄소 | G-AE1055LST | TUNDISH교체전 | Al 탈산 | T | 22 | 88 | 47250 | 103.47 | A | A | A |  | 1 |  | 1 | 1530 | 1547 | 6800 |  |  | 6800 | 65.14 | 38 | 104386 | 1620 |  | Y | 52 | 41 |  |  | C54873 | 07 |  |  |  | 도주용 | 2 |  | Y |  |  | Y | 4 | 111.6 | 12-8 | 76.56 | 121.92 | A |  | 1619 | 2 | 0.47 | 1557 | 1.51 | 73 | 27 | 388 | 6:28 | 25 | 25 | 0 | 0 |  | 0 | 11 |  | N2 | 2020-03-12 20:36 |  | 18 | 2020-03-12 20:25 | 29 |  |  |  |  | Y | [5 empty] | Y |  |  | 4 | 0 | 10.76 | 벳셀 안쪽 냉각수 터짐으로 진공도 헌팅함 냉각수 잠궈서 조취함 | [22 empty] | 0 | 0.01 | A |  |  | 13.147 | 19.262 | 58.434 | 0.285 | 4.444 | 3.033 | 1848.21 | 0 | 0 | 729 | 0 | 0 | 0 | 0 | 1104 | 0 | 301 | 0 | 0 | 0 | 42 |  |  | 5 | 0.0633
2020-03-12 | A57510 | 1 | 고탄소 | STB2 |  | Al 탈산 | B | 19 | 11 | 52300 | 88.88 | A | A | A |  | 1 | 1 |  | 1520 | 1556 | 6100 |  |  | 6100 | 60.08 | 12 | 101532 | 1550 |  | Y | 43 | 37 |  |  | A57507 |  |  |  |  | 정용태 | 3 |  |  | Y |  |  |  | 108.4 | 14-2 | 217.44 | 0 | A |  | 1550 | 3 | 0.26 | 1523 | 0.61 | 67 | 30 | 289 | 4:49 | 25 | 25 | 22 | 0 |  | 0 |  |  | AR | 2020-03-12 21:01 | 2020-03-12 21:44 | 43 | 2020-03-12 20:58 | 45 |  |  |  |  | Y |  |  |  | Y | [5 empty] | 270.73 | 0 | [20 empty] | 0.79 |  |  | 0.03 | 0 | A | [9 empty] | 0 | 25 | 221 | 41 | 0 | 0 | 0 | 743 | 0 | 744 | 0 | 0 | 0 | 78
2020-03-12 | B57365 | 2 | 중탄소 | AE5130M |  | Al 탈산 | B | 32 | 4 | 54450 | 91.53 | A | A |  | A | 1 |  | 1 | 1540 | 1596 | 6500 |  |  | 6500 | 69.84 | 11 | 93071 | 1636 |  | Y | 42 | 34 | C54874 5톤합탕 |  | B57362 | 05 |  |  |  | 임현진 | 2 |  |  |  |  | Y |  | 108.75 | 14-4 | 0 | 180.52 | A |  | 1622 | 1 | 0.18 | 1575 | 1.14 | 73 | 32 | 338 | 5:38 | 16 | 17 | 0 | 0 |  | 0 | 0 |  | N2 | 2020-03-12 21:18 | 2020-03-12 22:02 | 44 | 2020-03-12 21:05 | 58 |  |  |  |  | Y | [8 empty] | 4.6 | 0 | 15.37 | [23 empty] | 0.14 | 0.14 | A | [9 empty] | 1527 | 118 | 71 | 149 | 0 | 204 | 0 | 499 | 0 | 207 | 0 | 0 | 0 | 12 |  |  | 7
2020-03-12 | A57511 | 1 | 고탄소 | STB2 |  | Al 탈산 | B | 10 | 5 | 52800 | 107.72 | A | A | B |  | 1 | 1 |  | 1520 | 1558 | 6100 |  |  | 6100 | 60.08 | 12 | 101532 | 1576 | 362 | Y | 46 | 37 |  |  | A57508 |  |  |  |  | 정용태 | 2 |  |  | Y |  |  |  | 104.65 | 13-9 | 133.09 | 0 | A |  | 1576 | 3 | 0.24 | 1531 | 0.74 | 75 | 39 | 255 | 4:15 | 25 | 25 | 23 | 0 |  | 0 |  |  | AR | 2020-03-12 22:17 | 2020-03-12 22:51 | 34 | 2020-03-12 22:16 | 36 |  |  |  |  | Y |  |  |  | Y | [5 empty] | 306.28 | 0 | [20 empty] | 1.11 |  |  | 16.66 | 0 | A | [9 empty] | 0 | 22 | 185 | 0 | 0 | 0 | 0 | 644 | 0 | 695 | 0 | 0 | 0 | 78
2020-03-12 | B57366 | 2 | 중탄소 | AE5130M | TUNDISH교체전 | Al 탈산 | B | 36 | 61 | 49500 | 95.15 | A | A |  | B | 1 |  | 1 | 1540 | 1575 | 6700 |  |  | 6700 | 83.92 | 10 | 79834 | 1647 | 363 | Y | 45 | 35 | [7 empty] | 임현진 | 2 |  |  |  |  | Y |  | 100.3 | 12-2 | 0 | 198.58 | A |  | 1629 | 1 | 0.17 | 1575 | 0 | 73 | 36 | 207 | 3:27 | 16 | 17 | 0 | 0 | 100 | 0 | 0 |  | N2 | 2020-03-12 22:16 | 2020-03-12 23:06 | 50 | 2020-03-12 22:02 | 65 |  |  |  |  | Y | [8 empty] | 4.5 | 0 | 19.94 | [23 empty] | 0.1 | 0.1 | A | [9 empty] | 1283 | 297 | 65 | 30 | 0 | 163 | 0 | 601 | 0 | 313 | 0 | 0 | 0 | 0 |  |  | 5
2020-03-12 | C54877 | 3 | 고탄소 | G-AE1055LST | 연주시작 | Al 탈산 | T | 5 | 91 | 47900 | 133.85 | A | B | B |  | 1 |  | 1 | 1530 | 1551 | 9500 |  |  | 9500 | 115.28 | 30 | 82410 | 1663 |  | Y | 62 | 57 | [15 empty] | 96.15 | 11-3 | 62.57 | 133.13 | A |  | 1659 | 2 | 0.41 | 1573 | 1.76 | 89 | 45 | 410 | 6:50 | 25 | 25 | 0 | 0 |  | 0 | 15 |  | N2 | 2020-03-12 23:43 |  | 16 | 2020-03-12 23:19 | 40 |  |  |  |  | Y | [5 empty] | Y |  |  |  | 0 | 8.88 | [23 empty] | 0 | 2.84 | A |  |  | 8.326 | 25.979 | 55.899 | 0.273 | 6.713 | 2.151 | 1773.63 | 62 | 0 | 750 | 0 | 0 | 0 | 0 | 894 | 0 | 300 | 0 | 0 | 0 | 23 |  |  | 9 | 0.0854 | 1
2020-03-12 | B57367 | 2 | 중탄소 | SCM440HM2 | TUNDISH교체 | Al 탈산 | B | 38 | 45 | 53000 | 123.43 | A | B |  | B | 1 |  | 1 | 1540 | 1545 | 9600 |  |  | 9600 | 94.34 | 12 | 101760 | 1664 |  | Y | 64 | 56 |  |  | B57364 | 05 |  |  |  | 임현진 | 2 |  |  |  |  | Y |  | 103.5 | 12-9 | 281.2 | 0 | A |  | 1647 | 1 | 0.14 | 1582 | 1.2 | 89 | 42 | 209 | 3:29 | 18 | 25 | 0 | 0 | 45 | 0 | 0 |  | AR | 2020-03-12 23:44 | 2020-03-13 00:28 | 44 | 2020-03-12 23:29 | 59 |  |  |  |  | Y | [8 empty] | 4 | 16.85 | 0 | [19 empty] | 1.98 |  |  |  | 0.1 | 0.1 | A | [9 empty] | 1324 | 0 | 40 | 0 | 0 | 160 | 0 | 848 | 0 | 207 | 0 | 0 | 0 | 8 |  |  | 7 |  | 1
2020-03-12 | A57512 | 1 | 고탄소 | STB2 |  | Al 탈산 | B | 18 | 11 | 51900 | 77.37 | B | B | B |  | 1 | 1 |  | 1520 | 1545 | 5600 |  |  | 5600 | 55.16 | 12 | 101532 | 1549 |  | Y | 40 | 34 | [7 empty] | 정용태 | 2 |  | Y |  |  |  |  | 107.5 | 14-1 | 167.95 | 0 | A |  | 1561 | 3 | 0.24 | 1519 | 1.14 | 63 | 29 | 242 | 4:02 | 25 | 25 | 24 | 0 |  | 0 |  |  | AR | 2020-03-12 23:18 | 2020-03-12 23:54 | 36 | 2020-03-12 23:16 | 37 |  |  |  |  | Y |  |  |  | Y | [5 empty] | 161.1 | 0 | [20 empty] | 1.09 |  |  | 17.86 | 0 | A | [9 empty] | 725 | 63 | 213 | 0 | 0 | 0 | 0 | 661 | 0 | 405 | 0 | 0 | 0 | 73
2020-03-12 | C54878 | 3 | 고탄소 | G-AE1055LST | 연주종료 | Al 탈산 | T | 37 | 56 | 51350 | 128.7 | B | B | B |  | 2 |  | 1 | 1530 | 1554 | 8000 |  |  | 8000 | 80.9 | 36 | 98892 | 1638 |  | Y | 61 | 52 |  | Y | C54876 | 07 |  |  |  | 박재승 | 3 |  |  | Y |  | Y |  | 104.65 | 12-7 | 141.07 | 0 | A |  | 1636 | 2 | 0.41 | 1576 | 1.15 | 92 | 48 | 490 | 8:10 | 25 | 25 | 0 | 0 |  | 0 | 15 |  | N2 | 2020-03-13 01:02 |  | 6 | 2020-03-13 00:46 | 22 |  |  |  |  | Y | [5 empty] | Y |  |  |  | 0 | 9.95 | [23 empty] | 0 | 2.84 | A |  |  | 7.871 | 28.292 | 52.665 | 0.412 | 6.691 | 1.861 | 1429.89 | 23 | 0 | 722 | 0 | 0 | 0 | 0 | 599 | 0 | 299 | 0 | 0 | 0 | 6 |  |  | 5 | 0.2542
2020-03-12 | A57513 | 1 | 고탄소 | STB2 |  | Al 탈산 | B | 31 | 27 | 52100 | 88.2 | B | B | B |  | 1 | 1 |  | 1520 | 1531 | 5600 |  |  | 5600 | 66.19 | 10 | 84610 | 1561 |  | Y | 44 | 35 | [7 empty] | 이호남 | 2 |  | Y |  |  |  |  | 106.75 | 13-6 | 253.46 | 0 | A |  | 1558 | 3 | 0.24 | 1513 | 1.07 | 57 | 27 | 257 | 4:17 | 25 | 25 | 25 | 0 |  | 0 |  |  | AR | 2020-03-13 00:35 | 2020-03-13 00:59 | 24 | 2020-03-13 00:33 | 26 |  |  |  |  | Y |  |  |  | Y | [5 empty] | 386.71 | 0 | [20 empty] | 1.29 |  |  | 0 | 0 | A | [9 empty] | 756 | 173 | 120 | 0 | 0 | 0 | 0 | 585 | 0 | 515 | 0 | 0 | 0 | 19
2020-03-12 | B57368 | 2 | 중탄소 | SCM440HM2 |  | Al 탈산 | B | 11 | 62 | 49650 | 107.08 | B | B |  | B | 1 |  | 1 | 1540 | 1514 | 8300 |  |  | 8300 | 81.56 | 12 | 101760 | 1624 |  | Y | 52 | 43 |  |  | B57365 | 05 |  |  |  | 임승우 | 2 |  |  |  |  | Y |  | 105.85 | 12-7 | 259.46 | 0 | A |  | 1619 | 1 | 0.1 | 1557 | 1.38 | 64 | 31 | 202 | 3:22 | 18 | 26 | 0 | 0 |  | 0 | 0 |  | AR | 2020-03-13 01:04 | 2020-03-13 01:31 | 27 | 2020-03-13 00:53 | 38 |  |  |  |  | Y | [8 empty] | 4.1 | 13.05 | 0 | [20 empty] | 0.78 |  |  | 0 | 0 | A | [9 empty] | 1478 | 0 | 51 | 0 | 0 | 163 | 0 | 878 | 0 | 0 | 0 | 0 | 0 | 0
2020-03-12 | C54879 | 3 | 고탄소 | G-AE1055LST | 연주종료 | Al 탈산 | T | 30 | 56 | 50600 | 119.82 | B | B | B |  | 1 |  | 1 | 1530 | 1598 | 6600 |  |  | 6600 | 66.74 | 36 | 98892 | 1634 |  | Y | 50 | 45 | [7 empty] | 박재승 | 3 |  |  |  |  | Y |  | 105.55 | 12-8 | 163.48 | 0 | A |  | 1619 | 2 | 0.43 | 1553 | 1.22 | 69 | 30 | 369 | 6:09 | 25 | 25 | 0 | 0 |  | 0 | 15 |  | N2 | 2020-03-13 02:13 |  | 19 | 2020-03-13 01:57 | 35 |  |  |  |  | Y | [5 empty] | Y |  |  |  | 0 | 19.44 | [23 empty] | 0 | 2.84 | A |  |  | 6.52 | 30.073 | 50.742 | 0.618 | 7.782 | 1.687 | 1430.46 | 0 | 0 | 876 | 0 | 0 | 0 | 0 | 510 | 0 | 300 | 0 | 0 | 0 | 25 |  |  | 5 | 0.0868
2020-03-12 | A57514 | 1 | 고탄소 | STB2 | TUNDISH교체전 | Al 탈산 | B | 19 | 12 | 52800 | 88.22 | B | B | B |  | 1 | 1 |  | 1520 | 1563 | 4700 |  |  | 4700 | 49.2 | 12 | 95531 | 1557 |  | Y | 42 | 33 | [7 empty] | 이호남 | 2 |  | Y |  |  |  |  | 106.5 | 13-10 | 157.62 | 0 | A |  | 1557 | 3 | 0.23 | 1518 | 0.87 | 62 | 32 | 246 | 4:06 | 25 | 25 | 26 | 0 |  | 0 |  |  | AR | 2020-03-13 01:41 | 2020-03-13 02:04 | 23 | 2020-03-13 01:40 | 24 | [8 empty] | Y | [5 empty] | 211.17 | 0 | [20 empty] | 1.05 |  |  | 1.25 | 0 | A | [9 empty] | 822 | 24 | 222 | 0 | 0 | 0 | 0 | 496 | 0 | 447 | 0 | 0 | 0 | 44
2020-03-12 | B57369 | 2 | 중탄소 | SCM440HM2 |  | Al 탈산 | B | 32 | 5 | 54250 | 106.17 | B | B |  | B | 1 |  | 1 | 1540 | 1514 | 6900 |  |  | 6900 | 69.55 | 12 | 99204 | 1615 | 731 | Y | 48 | 33 |  |  | B57366 | 05 |  |  |  | 임승우 | 2 |  |  |  |  | Y |  | 106.15 | 14-1 | 156.31 | 0 | A |  | 1604 | 1 | 0.1 | 1550 | 1.02 | 57 | 1 | 208 | 3:28 | 18 | 22 | 0 | 0 |  | 0 | 0 |  | AR | 2020-03-13 02:08 | 2020-03-13 02:38 | 30 | 2020-03-13 01:52 | 45 |  |  |  |  | Y | [8 empty] | 3.2 | 12.01 | 0 | [20 empty] | 0.98 |  |  | 0.09 | 0.09 | A | [9 empty] | 1257 | 10 | 31 | 0 | 0 | 184 | 0 | 853 | 0 | 0 | 0 | 0 | 0 | 7
2020-03-12 | A57515 | 1 | 고탄소 | STB3D | TUNDISH교체 | Al 탈산 | B | 10 | 6 | 53300 | 87.83 | B | B | B |  | 1 | 1 |  | 1520 | 1544 | 6600 |  |  | 6600 | 65 | 12 | 101532 | 1592 |  | Y | 47 | 40 | [7 empty] | 이호남 | 2 |  | Y |  |  |  |  | 106.25 | 14-1 | 235.2 | 0 | A |  | 1597 | 3 | 0.24 | 1550 | 1.18 | 99 | 47 | 236 | 3:56 | 25 | 25 | 27 | 0 |  | 0 |  |  | AR | 2020-03-13 02:45 | 2020-03-13 03:30 | 47 | 2020-03-13 02:43 | 49 |  |  |  |  | Y |  |  |  | Y | [5 empty] | 179.66 | 0 | [19 empty] | 2.02 | 1.99 |  |  | 3.29 | 0 | A | [9 empty] | 0 | 726 | 1126 | 59 | 0 | 0 | 0 | 452 | 0 | 297 | 0 | 0 | 0 | 39 |  |  |  |  | 1
2020-03-12 | B57370 | 2 | 중탄소 | SCM440HM2 |  | Al 탈산 | B | 36 | 62 | 49400 | 100.77 | B | B |  | B | 1 |  | 1 | 1540 | 1555 | 6800 |  |  | 6800 | 68.56 | 12 | 99180 | 1616 |  | Y | 50 | 35 | [7 empty] | 임승우 | 2 |  |  |  |  | Y |  | 102.5 | 12-4 | 237.03 | 0 | A |  | 1601 | 1 | 0.1 | 1548 | 1.2 | 55 | 19 | 179 | 2:59 | 18 | 23 | 0 | 0 | 30 | 0 | 0 |  | AR | 2020-03-13 03:06 | 2020-03-13 03:47 | 40 | 2020-03-13 02:55 | 51 |  |  |  |  | Y | [8 empty] | 4.5 | 11.8 | 0 | [20 empty] | 0.93 |  |  | 0.02 | 0.02 | A | [9 empty] | 1473 | 0 | 36 | 0 | 0 | 180 | 0 | 849 | 0 | 0 | 0 | 0 | 0 | 10
2020-03-12 | C54880 | 3 | 고탄소 | G-AE1055LST | 연주종료 | Al 탈산 | T | 22 | 89 | 49400 | 122.23 | B | B | B |  | 1 |  | 1 | 1530 | 1557 | 7500 |  |  | 7500 | 75.84 | 36 | 98892 | 1625 |  | Y | 53 | 47 |  |  | C54877 | 07 |  |  |  | 박재승 | 3 |  | Y |  |  | Y |  | 104.45 | 12-1 | 224.19 | 0 | A |  | 1625 | 2 | 0.43 | 1560 | 1.3 | 76 | 29 | 325 | 5:25 | 25 | 25 | 0 | 0 |  | 0 | 15 |  | N2 | 2020-03-13 03:34 |  | 21 | 2020-03-13 03:14 | 40 |  |  |  |  | Y | [5 empty] | Y |  |  |  | 0 | 12.22 | [23 empty] | 0 | 2.84 | A |  |  | 7.092 | 30.869 | 49.967 | 0.321 | 7.045 | 1.618 | 1425.22 | 0 | 0 | 909 | 0 | 0 | 0 | 0 | 515 | 0 | 302 | 0 | 0 | 0 | 24 |  |  | 5 | 0.0273
2020-03-12 | A57516 | 1 | 고탄소 | STB3D |  | Al 탈산 | B | 18 | 12 | 52200 | 90.05 | B | B | B |  | 1 | 1 |  | 1520 | 1589 | 3900 |  |  | 3900 | 46.09 | 10 | 84610 | 1569 |  | Y | 41 | 24 | [7 empty] | 이호남 | 2 |  | Y |  |  |  |  | 99.45 | 13-2 | 200 | 0 | A |  | 1571 | 3 | 0.24 | 1517 | 1.13 | 66 | 29 | 238 | 3:58 | 25 | 25 | 28 | 0 |  | 0 |  |  | AR | 2020-03-13 03:50 | 2020-03-13 04:38 | 48 | 2020-03-13 03:48 | 49 |  |  |  |  | Y |  |  |  | Y | [5 empty] | 226.34 | 0 | [20 empty] | 1.68 |  |  | 5.43 | 0 | A | [9 empty] | 0 | 469 | 1097 | 42 | 0 | 0 | 0 | 299 | 0 | 299 | 0 | 0 | 0 | 54
2020-03-12 | B57371 | 2 | 중탄소 | SCM440 |  | Al 탈산 | B | 38 | 46 | 53000 | 97.67 | B | B |  | B | 1 |  | 1 | 1540 | 1566 | 5700 |  |  | 5700 | 55.76 | 12 | 102224 | 1627 |  | Y | 40 | 33 | [7 empty] | 임승우 | 2 |  |  |  |  | Y |  | 103 | 12-8 | 0 | 173.47 | A |  | 1611 | 1 | 0.11 | 1554 | 1.22 | 58 | 24 | 275 | 4:35 | 15 | 20 | 0 | 0 |  | 0 | 0 |  | N2 | 2020-03-13 04:11 | 2020-03-13 04:50 | 39 | 2020-03-13 03:49 | 60 |  |  |  |  | N | 미투입강종 | [7 empty] | 4 | 0.05 | 15.93 | [20 empty] | 1.1 |  |  | 0.18 | 0.18 | A | [9 empty] | 1364 | 0 | 30 | 0 | 0 | 165 | 0 | 700 | 0 | 0 | 0 | 0 | 0 | 0 |  |  | 5
2020-03-12 | C54881 | 3 | 고탄소 | G-AE1055LST | TUNDISH교체전 | Al 탈산 | T | 6 | 51 | 49000 | 115.52 | B | B | B |  | 1 |  | 1 | 1530 | 1568 | 6900 |  |  | 6900 | 67.89 | 37 | 101639 | 1617 | 739 | Y | 47 | 28 |  |  | C54878 | 07 |  |  |  | 박재승 | 3 |  | Y | N |  | Y |  | 103.3 | 12-7 | 139.65 | 0 | A |  | 1618 | 2 | 0.41 | 1550 | 1.36 | 66 | 18 | 323 | 5:23 | 25 | 25 | 0 | 0 |  | 0 | 15 |  | N2 | 2020-03-13 04:53 |  | 36 | 2020-03-13 04:34 | 55 |  |  |  |  | Y | [5 empty] | Y |  |  |  | 0 | 11.26 | [23 empty] | 0 | 2.84 | A |  |  | 8.02 | 29.735 | 49.139 | 0.233 | 6.127 | 1.652 | 1444.3 | 36 | 0 | 859 | 0 | 0 | 0 | 0 | 618 | 0 | 300 | 0 | 0 | 0 | 26 |  |  | 5 | 0.0123
2020-03-12 | A57517 | 1 | 고탄소 | STB3D |  | Al 탈산 | B | 31 | 28 | 51700 | 93.42 | B | B | B |  | 1 | 1 |  | 1520 | 1574 | 4500 |  |  | 4500 | 29.55 | 18 | 152298 | 1573 |  | Y | 42 | 28 | [7 empty] | 이호남 | 2 |  | Y | [6 empty] | 288.39 | 0 | A |  | 1571 | 3 | 0.25 | 1525 | 0.9 | 74 | 34 | 252 | 4:12 | 25 | 25 | 29 | 0 |  | 0 |  |  | AR | 2020-03-13 04:58 | 2020-03-13 05:39 | 41 | 2020-03-13 04:57 | 42 |  |  |  |  | Y |  |  |  | Y | [5 empty] | 245.35 | 0 | [23 empty] | 6.71 | 0 | A | [9 empty] | 0 | 9 | 1171 | 33 | 0 | 0 | 0 | 296 | 0 | 300 | 0 | 0 | 0 | 10
2020-03-12 | B57372 | 2 | 중탄소 | SCM440 |  | Al 탈산 | B | 11 | 63 | 49600 | 89.15 | B | B |  | B | 1 |  | 1 | 1540 | 1545 | 6000 |  |  | 6000 | 64.45 | 12 | 93090 | 1616 |  | Y | 44 | 31 | [7 empty] | 임승우 | 2 |  |  |  |  | Y |  | 102.4 | 12-4 | 0 | 180.47 | A |  | 1604 | 1 | 0.1 | 1554 | 1.24 | 58 | 21 | 296 | 4:56 | 15 | 16 | 0 | 0 |  | 0 | 0 |  | N2 | 2020-03-13 04:58 | 2020-03-13 05:57 | 59 | 2020-03-13 04:45 | 72 |  |  |  |  | N | 미투입강종 | [7 empty] | 4 | 0 | 13.71 | [20 empty] | 0.81 |  |  | 0.08 | 0.08 | A | [9 empty] | 1314 | 0 | 21 | 0 | 0 | 166 | 0 | 745 | 0 | 0 | 0 | 0 | 0 | 15 |  |  | 4
2020-03-12 | C54882 | 3 | 저탄소 | 20CRMOV4I |  | Al 탈산 | I | 37 | 57 | 50700 | 109.38 | B | B | D |  | 1 |  | 1 | 1560 | 1564 | 9500 |  |  | 9500 | 95 | 20 | 100000 | 1660 |  | INGOT | 51 | 44 |  |  | C54879 | 07 |  |  |  | 박재승 |  |  | Y | N |  | Y |  | 113.45 | 13-6 | 180.2 | 0 | A |  | 1660 | 2 | 0.41 | 1591 | 1.73 | 82 |  | 289 | 4:49 | 20 | 25 | 0 | 0 |  | 0 |  |  | N2 | 2020-03-13 06:05 |  | 14 | 2020-03-13 05:47 | [15 empty] | 6.66 | 0.15 | [18 empty] | 1.2 |  |  |  |  | 0.4 | 0 | A | [9 empty] | 499 | 1033 | 0 | 382 | 0 | 0 | 0 | 952 | 0 | 300 | 352 | 0 | 0 | 0
2020-03-12 | B57373 | 2 | 중탄소 | SCM440 |  | Al 탈산 | B | 32 | 6 | 54300 | 103.67 | B | B |  | B | 1 |  | 1 | 1540 | 1537 | 7000 |  |  | 7000 | 66.34 | 13 | 105523 | 1634 |  | Y | 40 | 35 | [7 empty] | 임승우 | 2 |  |  |  |  | Y |  | 103 | 13-7 | 0.45 | 133.01 | A |  | 1630 | 1 | 0.14 | 1573 | 0 | 77 | 34 | 282 | 4:42 | 15 | 15 | 0 | 0 |  | 0 | 0 |  | N2 | 2020-03-13 06:23 | 2020-03-13 07:01 | 38 | 2020-03-13 05:51 | 70 |  |  |  |  | N | 미투입강종 | [7 empty] | 3.5 | 0 | 18.27 | [20 empty] | 0.92 |  |  | 0.12 | 0.12 | A | [9 empty] | 1220 | 0 | 31 | 0 | 0 | 182 | 0 | 751 | 0 | 0 | 0 | 0 | 0 | 0 |  |  | 5
2020-03-12 | A57518 | 1 | 고탄소 | P-STB3D |  | Si 탈산 | B | 19 | 13 | 52900 | 86.67 | B | B | D |  | 1 | 1 |  | 1520 | 1536 | 5500 |  |  | 5500 | 108.34 | 6 | 50766 | 1558 |  | Y | 42 | 34 | [7 empty] | 이호남 | 2 |  | Y |  |  |  |  | 105.5 | 13-8 | 245.28 | 0 | A |  | 1558 | 3 | 0.25 | 1514 | 1.05 | 64 | 32 | 247 | 4:07 | 30 | 30 | 30 | 0 |  | 0 |  |  | AR | 2020-03-13 06:19 | 2020-03-13 06:43 | 24 | 2020-03-13 06:16 | 27 |  |  |  |  | Y |  |  |  | Y | [5 empty] | 181.94 | 0 | [23 empty] | 8.25 | 0 | A |  |  | 12.828 | 20.928 | 54.917 | 0.357 | 4.281 | 2.624 | 1642.48 | 0 | 9 | 1193 | 22 | 0 | 0 | 0 | 552 | 0 | 453 | 0 | 0 | 0 | 105
2020-03-12 | B57374 | 2 | 중탄소 | SCM440 | 잔강최소화전 | Al 탈산 | B | 36 | 63 | 49650 | 94.05 | B | D |  | D | 1 |  | 1 | 1540 | 1567 | 6900 |  |  | 6900 | 78.36 | 13 | 88052 | 1645 |  | Y | 40 | 34 | [7 empty] | 임승우 | 2 |  |  |  |  | Y |  | 101.15 | 12-3 | 0.07 | 189.34 | A |  | 1629 | 1 | 0.12 | 1572 | 0 | 76 | 35 | 250 | 4:10 | 15 | 19 | 0 | 0 |  | 0 | 0 |  | N2 | 2020-03-13 07:11 | 2020-03-13 08:07 | 56 | 2020-03-13 06:58 | 68 |  |  |  |  | Y | [8 empty] | 4 | 0 | 30.64 | [20 empty] | 0.7 |  |  | 0.08 | 0.08 | A | [9 empty] | 1251 | 0 | 41 | 0 | 0 | 182 | 0 | 699 | 0 | 0 | 0 | 0 | 0 | 16 |  |  | 5
2020-03-12 | A57519 | 1 | 고탄소 | P-STB3D |  | Si 탈산 | B | 10 | 7 | 52900 | 107.78 | B | D | D |  | 1 | 1 |  | 1520 | 1542 | 5400 |  |  | 5400 | 53.19 | 12 | 101532 | 1562 |  | Y | 59 | 35 | [7 empty] | 이호남 | 2 |  |  | Y | [5 empty] | 229.68 | 0 | A |  | 1562 | 3 | 0.24 | 1517 | 0.98 | 67 | 39 | 260 | 4:20 | 30 | 30 | 31 | 0 |  | 0 |  |  | AR | 2020-03-13 07:36 | 2020-03-13 07:49 | 13 | 2020-03-13 07:34 | 15 |  |  |  |  | Y |  |  |  | Y | [5 empty] | 207.18 | 0 | [23 empty] | 9.65 | 0 | A |  |  | 14.279 | 17.668 | 58.612 | 0.086 | 4.104 | 3.317 | 1891.99 | 0 | 55 | 1229 | 9 | 0 | 0 | 0 | 995 | 0 | 395 | 0 | 0 | 0 | 68 |  |  |  | 0
2020-03-12 | C54883 | 3 | 저탄소 | SM10C | 연주시작 | Al 탈산 | T | 30 | 57 | 50550 | 94.48 | B | D | D |  | 1 |  | 1 | 1550 | 1617 | 7200 |  |  | 7200 | 72.81 | 36 | 98892 | 1672 |  | Y | 52 | 39 | [15 empty] | 101.8 | 12-4 | 183.87 | 0 | A |  | 1667 | 2 | 0.42 | 1612 | 2.12 | 90 | 30 | 319 | 5:19 | 13 | 13 | 0 | 0 |  | 0 | 10 |  | N2 | 2020-03-13 07:30 |  | -133 | 2020-03-13 07:13 | -116 |  |  |  |  | Y | [5 empty] | Y |  |  |  | 4.16 | 0 | [23 empty] | 1.43 | 0 | A | [9 empty] | 0 | 0 | 35 | 0 | 0 | 0 | 0 | 721 | 0 | 0 | 98 | 0 | 0 | 0 |  |  | 9 |  | 1
2020-03-13 | B57375 | 2 | 중탄소 | AE4140M10 | 잔강최소화 | Al 탈산 | B | 38 | 47 | 52950 | 111.77 | D | D |  | D | 1 |  | 1 | 1540 | 1545 | 7900 |  |  | 7900 | 81 | 14 | 97531 | 1645 |  | Y | 54 | 39 | [7 empty] | 김익규 | 2 |  |  | N |  | Y |  | 101.15 | 12-6 | 152 | 0 | A |  | 1632 | 1 | 0.11 | 1565 | 1.38 | 73 | 31 | 239 | 3:59 | 18 | 22 | 0 | 0 |  | 0 | 0 |  | AR | 2020-03-13 08:25 | 2020-03-13 10:35 | 66 | 2020-03-13 08:06 | 85 |  |  |  |  | Y | [8 empty] | 4 | 14.98 | 0 | [20 empty] | 1 |  |  | 0.09 | 0.09 | A | [9 empty] | 1493 | 0 | 26 | 0 | 0 | 150 | 0 | 884 | 0 | 0 | 0 | 0 | 0 | 40 |  |  | 5
2020-03-13 | A57520 | 1 | 고탄소 | P-STB3D |  | Si 탈산 | B | 18 | 13 | 52500 | 86.12 | D | D | D |  | 1 | 1 |  | 1520 | 1553 | 5200 |  |  | 5200 | 61.46 | 10 | 84610 | 1564 |  | Y | 44 | 32 | [7 empty] | 김덕진 | 2 |  |  | Y |  |  |  | 107.45 | 14-1 | 186.17 | 0 | A |  | 1564 | 3 | 0.24 | 1525 | 0.93 | 75 | 41 | 234 | 3:54 | 30 | 30 | 32 | 0 |  | 0 |  |  | AR | 2020-03-13 08:29 | 2020-03-13 08:54 | 25 | 2020-03-13 08:28 | 25 |  |  |  |  | Y |  |  |  | Y | [5 empty] | 185 | 0 | [23 empty] | 10.59 | 0 | A |  |  | 13.842 | 22.144 | 52.761 | 0.194 | 3.811 | 2.382 | 1602.18 | 0 | 8 | 1249 | 9 | 0 | 0 | 0 | 299 | 0 | 348 | 0 | 0 | 0 | 57 |  |  |  | 0
2020-03-13 | C54884 | 3 | 저탄소 | SM10C | 연주종료 | Al 탈산 | T | 22 | 90 | 48050 | 84.07 | D | D | D |  | 1 |  | 1 | 1550 | 1572 | 5500 |  |  | 5500 | 55.62 | 36 | 98892 | 1644 |  | Y | 42 | 31 |  |  |  | 05 |  |  |  | 박지웅 | 3 |  | Y |  |  | Y |  | 105.4 | 12-2 | 237.88 | 0 | A |  | 1629 | 2 | 0.41 | 1591 | 1.03 | 69 | 33 | 303 | 5:03 | 13 | 13 | 0 | 0 |  | 0 | 10 |  | N2 | 2020-03-13 08:33 |  | 25 | 2020-03-13 08:27 | 31 |  |  |  |  | Y | [5 empty] | Y |  |  |  | 4.2 | 0 | [23 empty] | 2.17 | 0 | A | [9 empty] | 0 | 0 | 0 | 0 | 0 | 0 | 0 | 614 | 0 | 299 | 0 | 0 | 0 | 0 |  |  | 5
2020-03-13 | B57376 | 2 | 중탄소 | AE4140M10 | TUNDISH교체전 | Al 탈산 | B | 11 | 64 | 49800 | 95.95 | D | D | D |  | 1 |  | 1 | 1540 | 1536 | 8600 |  |  | 8600 | 94.61 | 12 | 90902 | 1605 |  | Y | 44 | 42 |  |  | C54482 | 06 |  |  |  | 김익규 | 2 |  | Y |  |  |  |  | 102.4 | 12-4 | 288.14 | 0 | A |  | 1639 | 2 | 0.41 | 1569 | 0 | 77 | 36 | 301 | 5:01 | 18 | 18 | 0 | 0 |  | 0 | 0 |  | AR | 2020-03-13 09:27 | 2020-03-13 10:36 | 67 | 2020-03-13 09:10 | 84 | [14 empty] | 7.61 | 0 | [20 empty] | 0.83 |  |  | 0.13 | 0.13 | A | [9 empty] | 1498 | 0 | 21 | 0 | 0 | 151 | 0 | 809 | 0 | 0 | 0 | 0 | 0 | 23 |  |  | 5
2020-03-13 | A57521 | 1 | 고탄소 | P-STB3D |  | Si 탈산 | B | 31 | 29 | 51900 | 92.63 | D | D | D |  | 1 | 1 |  | 1520 | 1574 | 5000 |  |  | 5000 | 49.25 | 12 | 101532 | 1570 |  | Y | 48 | 31 | [7 empty] | 김덕진 | 2 |  |  | Y |  |  |  | 108.95 | 13-8 | 35.16 | 0 | A |  | 1570 | 3 | 0.24 | 1530 | 0.89 | 80 | 47 | 236 | 3:56 | 30 | 30 | 33 | 0 |  | 0 |  |  | AR | 2020-03-13 09:34 | 2020-03-13 10:00 | 26 | 2020-03-13 09:33 | 27 |  |  |  |  | Y |  |  |  | Y | [5 empty] | 196.81 | 0 | [23 empty] | 11.79 | 0 | A |  |  | 15.191 | 20.971 | 52.571 | 0.157 | 3.46 | 2.506 | 1631.79 | 0 | 0 | 1322 | 17 | 0 | 0 | 0 | 297 | 0 | 199 | 0 | 0 | 0 | 53
2020-03-13 | C54885 | 3 | 저탄소 | SM10C | 연주종료 | Al 탈산 | T | 6 | 52 | 49250 | 90.75 | D | D | D |  | 1 |  | 1 | 1550 | 1551 | 6600 |  |  | 6600 | 72.81 | 33 | 90651 | 1664 |  | Y | 57 | 34 |  |  |  | 05 |  |  |  | 박지웅 | 3 |  | Y |  |  | Y |  | 96.85 | 12-1 | 258.36 | 0 | A |  | 1643 | 2 | 0.41 | 1598 | 1.5 | 76 | 33 | 293 | 4:53 | 13 | 13 | 0 | 0 |  | 0 | 10 |  | N2 | 2020-03-13 09:45 |  | 22 | 2020-03-13 09:41 | 27 |  |  |  |  | Y | [5 empty] | Y |  |  |  | 5.1 | 0 | [23 empty] | 2.17 | 0 | A | [9 empty] | 0 | 0 | 31 | 0 | 0 | 0 | 0 | 719 | 0 | 300 | 0 | 0 | 0 | 0
2020-03-13 | B57377 | 2 | 저탄소 | ATA105M4 | TUNDISH교체 | Al 탈산 | B | 32 | 7 | 53900 | 122.1 | D | D | D |  | 1 |  | 1 | 1555 | 1566 | 7800 |  |  | 7800 | 75.49 | 12 | 103320 | 1676 |  | Y | 45 | 38 | [7 empty] | 김익규 | 2 |  |  |  |  | Y |  | 93.7 | 12-6 | 156.45 | 0 | A |  | 1655 | 2 | 0.39 | 1585 | 0 | 76 | 23 | 264 | 4:24 | 15 | 20 | 0 | 0 |  | 0 | 0 |  | N2 | 2020-03-13 11:21 | 2020-03-13 12:09 | 48 | 2020-03-13 11:06 | 63 |  |  |  |  | Y | [9 empty] | 12.2 | 0 | [19 empty] | 1.73 |  |  |  | 0.04 | 0.04 | A | [9 empty] | 0 | 0 | 35 | 0 | 0 | 145 | 0 | 1011 | 0 | 0 | 0 | 0 | 0 | 30 |  |  | 7 |  | 1
2020-03-13 | C54886 | 3 | 저탄소 | SM10C | 연주종료 | Al 탈산 | T | 37 | 58 | 52300 | 73.35 | D | D | D |  | 1 |  | 1 | 1550 | 1550 | 6300 |  |  | 6300 | 63.71 | 36 | 98892 | 1598 |  | Y | 47 | 34 |  |  |  | 05 |  |  |  | 박지웅 | 3 |  | Y |  |  | Y |  | 98.1 | 12-1 | 261.07 | 0 | A |  | 1634 | 2 | 0.4 | 1588 | 2.09 | 66 | 18 | 310 | 5:10 | 13 | 13 | 0 | 0 |  | 0 | 10 |  | N2 | 2020-03-13 10:34 |  | 39 | 2020-03-13 10:29 | 43 |  |  |  |  | Y | [5 empty] | Y |  |  |  | 1.63 | 0 | [23 empty] | 2.17 | 0 | A | [9 empty] | 0 | 0 | 401 | 0 | 0 | 0 | 0 | 617 | 0 | 299 | 0 | 0 | 0 | 20 |  |  | 5
2020-03-13 | A57522 | 1 | 고탄소 | P-STB3D | TUNDISH교체전 | Si 탈산 | B | 19 | 14 | 52900 | 79.53 | D | D | D |  | 1 | 1 |  | 1520 | 1552 | 5500 |  |  | 5500 | 69.43 | 10 | 79212 | 1551 |  | Y | 40 | 35 | [7 empty] | 김덕진 | 2 |  | Y |  |  |  |  | 107.4 | 13-10 | 254.71 | 0 | A |  | 1551 | 3 | 0.25 | 1517 | 0.85 | 67 | 37 | 255 | 4:15 | 30 | 30 | 34 | 0 |  | 0 |  |  | AR | 2020-03-13 11:00 | 2020-03-13 11:08 | 8 | 2020-03-13 11:00 | 9 |  |  |  |  | Y |  |  |  | Y | [5 empty] | 169.14 | 0 | [23 empty] | 13.41 | 0 | A |  |  | 15.962 | 19.478 | 54.915 | 0.142 | 3.44 | 2.819 | 1680.42 | 0 | 9 | 1324 | 45 | 0 | 0 | 0 | 296 | 0 | 336 | 0 | 0 | 0 | 64
2020-03-13 | B57378 | 2 | 저탄소 | ATA105M4 |  | Al 탈산 | B | 36 | 64 | 49300 | 67.93 | D | D | D |  | 1 | 1 |  | 1555 | 1576 | 5800 |  |  | 5800 | 60.42 | 12 | 95992 | 1655 |  | Y | 40 | 30 | [7 empty] | 김익규 | 3 |  |  |  |  | Y |  | 103 | 12-4 | 131.4 | 0 | A |  | 1655 | 3 | 0.27 | 1612 | 1.65 | 103 | 37 | 230 | 3:50 | 15 | 15 | 35 | 0 |  | 0 |  |  | N2 | 2020-03-13 11:28 | 2020-03-13 13:12 | 103 | 2020-03-13 11:26 | 106 | [14 empty] | 130.04 | 0 | [20 empty] | 0.94 |  |  | 13.93 | 0 | A | [9 empty] | 0 | 0 | 0 | 29 | 0 | 157 | 0 | 787 | 0 | 0 | 0 | 0 | 0 | 6
2020-03-13 | A57523 | 1 | 저탄소 | BP-SCR420HC | TUNDISH교체 | Al 탈산 | B | 10 | 8 | 53400 | 82.6 | D | D | D |  | 1 | 1 |  | 1540 | 1554 | 7500 |  |  | 7500 | 73.87 | 12 | 101532 | 1649 |  | Y | 50 | 39 | [7 empty] | 김덕진 | 2 |  | Y |  |  |  |  | 106.75 | 14-1 | 0 | 214.85 | A |  | 1649 | 3 | 0.29 | 1610 | 1.18 | 99 | 45 | 266 | 4:26 | 16 | 17 | 36 | 0 |  | 0 |  |  | N2 | 2020-03-13 12:04 | 2020-03-13 12:38 | 34 | 2020-03-13 12:03 | 35 |  |  |  |  | Y |  |  |  | Y | [5 empty] | 10.51 | 212.3 | [19 empty] | 2.15 |  |  |  | 14.57 | 0 | A | [9 empty] | 433 | 1018 | 0 | 0 | 0 | 0 | 0 | 299 | 0 | 196 | 0 | 0 | 0 | 0 |  |  |  |  | 1
2020-03-13 | C54887 | 3 | 저탄소 | SM10C | 연주종료 | Al 탈산 | T | 30 | 58 | 49500 | 77.12 | D | D | D |  | 1 |  | 1 | 1550 | 1579 | 4600 |  |  | 4600 | 46.52 | 36 | 98892 | 1641 |  | Y | 41 | 26 |  |  |  | 05 |  |  |  | 박지웅 | 3 |  | Y |  |  | Y |  | 104.05 | 12-6 | 191.06 | 0 | A |  | 1640 | 2 | 0.39 | 1596 | 1.91 | 74 | 24 | 278 | 4:38 | 13 | 13 | 0 | 0 |  | 0 | 10 |  | N2 | 2020-03-13 12:01 |  | 15 | 2020-03-13 11:47 | 29 |  |  |  |  | Y | [5 empty] | Y |  |  |  | 2.93 | 0 | [23 empty] | 2.17 | 0 | A | [9 empty] | 0 | 0 | 450 | 0 | 0 | 0 | 0 | 612 | 0 | 301 | 0 | 0 | 0 | 6
2020-03-13 | B57379 | 2 | 저탄소 | ATA105M4 |  | Al 탈산 | B | 38 | 48 | 53000 | 121.1 | D | D |  | D | 1 |  | 1 | 1555 | 1554 | 8400 |  |  | 8400 | 109.8 | 10 | 76502 | 1647 |  | Y | 74 | 42 | [7 empty] | 김익규 | 2 |  |  |  |  | Y |  | 96.711 | 12-1 | 304.83 | 0 | A |  | 1634 | 1 | 0.24 | 1577 | 1.43 | 68 | 25 | 377 | 6:17 | 15 | 17 | 0 | 0 |  | 0 | 0 |  | N2 | 2020-03-13 13:21 | 2020-03-13 14:19 | 58 | 2020-03-13 13:13 | 66 |  |  |  |  | Y | [8 empty] | 4 | 11.57 | 0 | [20 empty] | 0.79 |  |  | 0 | 0 | A | [9 empty] | 0 | 0 | 0 | 98 | 0 | 131 | 0 | 1359 | 0 | 267 | 0 | 0 | 0 | 0
2020-03-13 | C54888 | 3 | 저탄소 | SM10C | 연주종료 | Al 탈산 | T | 22 | 91 | 47850 | 74.77 | D | D | D |  | 1 |  | 1 | 1550 | 1575 | 5200 |  |  | 5200 | 52.58 | 36 | 98892 | 1645 |  | Y | 42 | 30 |  |  |  | 05 |  |  |  | 박지웅 | 3 |  | Y |  |  | Y |  | 102.1 | 11-9 | 120.1 | 0 | A |  | 1633 | 2 | 0.41 | 1593 | 1.48 | 71 | 29 | 316 | 5:16 | 13 | 13 | 0 | 0 |  | 0 | 10 |  | N2 | 2020-03-13 13:05 |  | 18 | 2020-03-13 13:00 | 24 |  |  |  |  | Y | [5 empty] | Y |  |  |  | 3.18 | 0 | [23 empty] | 2.17 | 0 | A |  |  | 5.902 | 34.91 | 48.019 | 0.221 | 8.136 | 1.375 | 1426.2 | 0 | 0 | 518 | 0 | 0 | 0 | 0 | 623 | 0 | 300 | 0 | 0 | 0 | 19 |  |  | 5
2020-03-13 | A57524 | 1 | 저탄소 | BP-SCR420HC |  | Al 탈산 | B | 18 | 14 | 52900 | 73.73 | D | D | D |  | 1 | 1 |  | 1540 | 1545 | 6000 |  |  | 6000 | 70.91 | 10 | 84610 | 1621 |  | Y | 41 | 32 | [7 empty] | 차승주 | 2 |  | Y |  |  |  |  | 101.3 | 13-3 | 0 | 218.91 | A |  | 1621 | 3 | 0.26 | 1580 | 1.28 | 69 | 34 | 266 | 4:26 | 16 | 16 | 37 | 0 |  | 0 |  |  | N2 | 2020-03-13 13:10 | 2020-03-13 13:37 | 28 | 2020-03-13 13:09 | 29 |  |  |  |  | Y |  |  |  | Y | [5 empty] | 0 | 216.29 | [23 empty] | 14.58 | 11.92 | A | [9 empty] | 339 | 1016 | 0 | 31 | 0 | 0 | 0 | 469 | 0 | 197 | 103 | 0 | 0 | 0
2020-03-13 | C54889 | 3 | 저탄소 | SM10C | 연주종료 | Al 탈산 | T | 6 | 53 | 48650 | 85.25 | D | D | A |  | 1 |  | 1 | 1550 | 1579 | 5400 |  |  | 5400 | 54.61 | 36 | 98892 | 1659 |  | Y | 41 | 30 |  |  |  | 05 |  |  |  | 박지웅 | 3 |  | Y |  |  | Y |  | 99 | 12-2 | 107.88 | 0 | A |  | 1646 | 2 | 0.41 | 1594 | 1.58 | 72 | 27 | 352 | 5:52 | 13 | 13 | 0 | 0 |  | 0 | 12 |  | N2 | 2020-03-13 14:20 |  | 15 | 2020-03-13 14:08 | 27 |  |  |  |  | Y | [5 empty] | Y |  |  | 5 | 5.03 | 0 | [23 empty] | 0 | 0 | A | [9 empty] | 0 | 0 | 404 | 0 | 0 | 0 | 0 | 606 | 0 | 300 | 0 | 0 | 0 | 7 |  |  | 5
2020-03-13 | B57380 | 2 | 저탄소 | ATA105M4 | 잔강최소화전 | Al 탈산 | B | 11 | 65 | 49800 | 106.95 | D | D |  | A | 1 |  | 1 | 1555 | 1566 | 7000 |  |  | 7000 | 79.09 | 11 | 88506 | 1645 |  | N | 55 | 36 | [7 empty] | 김익규 | 2 |  |  |  |  | Y |  | 99.4 | 12-1 | 202.27 | 0 | A |  | 1650 | 1 | 0.46 | 1581 | 1.49 | 72 | 29 | 502 | 8:22 | 15 | 16 | 0 | 0 |  | 0 | 0 |  | N2 | 2020-03-13 14:42 | 2020-03-13 15:27 | 44 | 2020-03-13 14:30 | 56 |  |  |  |  | Y | [8 empty] | 4.5 | 16.45 | 0 | [20 empty] | 1.13 |  |  | 0.13 | 0.13 | A | [9 empty] | 0 | 0 | 80 | 0 | 0 | 149 | 0 | 782 | 0 | 0 | 0 | 0 | 0 | 0
2020-03-13 | A57525 | 1 | 저탄소 | BP-SCR420HC |  | Al 탈산 | B | 31 | 30 | 52200 | 63.93 | D | D | D |  | 1 | 1 |  | 1540 | 1590 | 4500 |  |  | 4500 | 53.19 | 10 | 84610 | 1624 |  | Y | 40 | 24 | [7 empty] | 김덕진 | 2 |  |  | Y |  |  |  | 106 | 13-5 | 0.01 | 149.34 | A |  | 1624 | 3 | 0.24 | 1590 | 1.48 | 79 | 31 | 289 | 4:49 | 16 | 16 | 38 | 0 |  | 0 |  |  | N2 | 2020-03-13 14:00 | 2020-03-13 14:39 | 39 | 2020-03-13 13:58 | 41 |  |  |  |  | Y |  |  |  | Y | [5 empty] | 0 | 118.41 | [23 empty] | 14.58 | 12.87 | A | [9 empty] | 314 | 1095 | 0 | 9 | 0 | 0 | 0 | 296 | 0 | 195 | 0 | 0 | 0 | 0
2020-03-13 | A57526 | 1 | 저탄소 | BP-SCR420HC |  | Al 탈산 | B | 19 | 15 | 53000 | 73.57 | D | A | A |  | 1 | 1 |  | 1540 | 1646 | 3600 |  |  | 3600 | 42.55 | 10 | 84610 | 1613 |  | Y | 43 | 23 |  |  | A57523 |  |  |  |  | 김덕진 | 3 |  | Y |  |  |  |  | 101.45 | 13-3 | 0.01 | 102.63 | A |  | 1613 | 3 | 0.25 | 1578 | 1.13 | 67 | 29 | 305 | 5:05 | 16 | 16 | 39 | 0 |  | 0 |  |  | N2 | 2020-03-13 15:04 | 2020-03-13 15:36 | 32 | 2020-03-13 15:04 | 33 |  |  |  |  | Y |  |  |  | Y | [5 empty] | 0 | 179.13 | [23 empty] | 45.82 | 13.56 | A | [9 empty] | 1241 | 249 | 0 | 232 | 0 | 0 | 0 | 546 | 0 | 548 | 97 | 0 | 0 | 9
2020-03-13 | C54890 | 3 | 저탄소 | SM10C | 연주종료 | Al 탈산 | T | 37 | 59 | 51450 | 91.13 | D | A | A |  | 1 |  | 1 | 1550 | 1552 | 5600 |  |  | 5600 | 67.95 | 30 | 82410 | 1659 |  | Y | 44 | 32 |  |  | C54887 | 05 |  |  |  | 정종훈 | 2 |  |  | Y |  | Y |  | 91.05 | 11-3 | 295.9 | 0 | A |  | 1649 | 2 | 0.41 | 1599 | 1.39 | 77 | 36 | 361 | 6:01 | 13 | 13 | 0 | 0 |  | 0 | 11 |  | N2 | 2020-03-13 15:30 |  | 13 | 2020-03-13 15:19 | 24 |  |  |  |  | Y | [5 empty] | Y |  |  | 6 | 4.33 | 0 | [23 empty] | 0 | 0 | A | [9 empty] | 0 | 0 | 0 | 0 | 0 | 0 | 0 | 699 | 0 | 301 | 0 | 0 | 0 | 10 |  |  | 4
2020-03-13 | B57381 | 2 | 저탄소 | 16MNCRS5HS | 잔강최소화 | Si 탈산 | B | 32 | 8 | 53000 | 119.88 | A | A |  | A | 1 |  | 1 | 1555 | 1575 | 8800 |  |  | 8800 | 86.67 | 12 | 101532 | 1664 |  | Y | 49 | 46 | [7 empty] | 임현진 | 2 |  |  |  |  | Y |  | 106.3 | 14-1 | 0 | 198.78 | A |  | 1589 | 1 | 0.11 | 1573 | 0.13 | 63 | 12 | 195 | 3:15 | 16 | 17 | 0 | 0 |  | 0 | 0 |  | N2 | 2020-03-13 16:07 | 2020-03-13 16:38 | 31 | 2020-03-13 15:51 | 47 |  |  |  |  | Y | [8 empty] | 4.5 | 0 | 10.85 | [23 empty] | 0.18 | 0.18 | A | [9 empty] | 807 | 830 | 164 | 715 | 0 | 0 | 0 | 501 | 0 | 0 | 0 | 0 | 0 | 0 |  |  | 7
2020-03-13 | A57527 | 1 | 저탄소 | BP-SCR420HC |  | Al 탈산 | B | 10 | 9 | 53200 | 80.73 | A | A | A |  | 1 | 1 |  | 1540 | 1562 | 6000 |  |  | 6000 | 59.09 | 12 | 101532 | 1614 |  | Y | 46 | 37 |  |  | A57524 |  |  |  |  | 정용태 | 2 |  |  | Y |  |  |  | 103.6 | 13-7 | 0 | 292.15 | A |  | 1614 | 3 | 0.24 | 1578 | 1.06 | 67 | 31 | 259 | 4:19 | 16 | 17 | 40 | 0 |  | 0 |  |  | N2 | 2020-03-13 16:09 | 2020-03-13 16:35 | 27 | 2020-03-13 16:08 | 28 | [8 empty] | Y | [5 empty] | 0 | 202.7 | [23 empty] | 47.06 | 13.56 | A | [9 empty] | 0 | 1478 | 0 | 31 | 0 | 0 | 0 | 298 | 0 | 296 | 0 | 0 | 0 | 0
2020-03-13 | C54891 | 3 | 저탄소 | SM10C | TUNDISH교체전 | Al 탈산 | T | 30 | 59 | 50200 | 84.75 | A | A | A |  | 1 |  | 1 | 1550 | 1544 | 5900 |  |  | 5900 | 63.17 | 34 | 93398 | 1640 |  | Y | 49 | 28 |  |  | C54888 | 05 |  |  |  | 도주용 | 2 |  | Y |  |  | Y | 4 | 99.15 | 12-1 | 252.09 | 0 | A |  | 1629 | 2 | 0.4 | 1590 | 1.86 | 68 | 25 | 306 | 5:06 | 13 | 13 | 0 | 0 |  | 0 | 15 |  | N2 | 2020-03-13 16:33 |  | 12 | 2020-03-13 16:18 | 27 |  |  |  |  | Y | [5 empty] | Y |  |  | 5 | 4.59 | 0 | [23 empty] | 0 | 0 | A | [9 empty] | 0 | 0 | 82 | 220 | 0 | 0 | 0 | 803 | 0 | 300 | 302 | 0 | 0 | 0 |  |  | 12
2020-03-13 | B57382 | 2 | 저탄소 | 16MNCRS5HS |  | Si 탈산 | B | 36 | 65 | 49350 | 113.63 | A | A |  | A | 1 |  | 1 | 1555 | 1584 | 8300 |  |  | 8300 | 81.75 | 12 | 101532 | 1676 |  | Y | 59 | 39 | [7 empty] | 임현진 | 2 |  |  |  |  | Y |  | 98.05 | 11-9 | 0 | 130.53 | A |  | 1656 | 1 | 0.11 | 1592 | 1.54 | 82 | 34 | 271 | 4:31 | 16 | 17 | 0 | 0 |  | 0 | 0 |  | N2 | 2020-03-13 17:07 | 2020-03-13 17:45 | 39 | 2020-03-13 16:46 | 60 |  |  |  |  | Y | [8 empty] | 5 | 0 | 10.42 | [23 empty] | 0.29 | 0.29 | A | [9 empty] | 724 | 561 | 0 | 696 | 0 | 0 | 0 | 1294 | 0 | 411 | 0 | 0 | 0 | 0 |  |  | 7
2020-03-13 | A57528 | 1 | 저탄소 | BP-SCR420HC |  | Al 탈산 | B | 18 | 15 | 52100 | 75.93 | A | A | A |  | 1 | 1 |  | 1540 | 1576 | 5600 |  |  | 5600 | 55.16 | 12 | 101532 | 1604 |  | Y | 42 | 34 |  |  | A57525 |  |  |  |  | 정용태 | 3 |  |  | Y |  |  |  | 104.6 | 13-7 | 0 | 241.09 | A |  | 1604 | 3 | 0.25 | 1577 | 0.82 | 66 | 30 | 294 | 4:54 | 16 | 17 | 41 | 0 |  | 0 |  |  | N2 | 2020-03-13 17:02 | 2020-03-13 17:33 | 31 | 2020-03-13 17:01 | 32 |  |  |  |  | Y |  |  |  | Y | [5 empty] | 0 | 178.65 | [23 empty] | 48.1 | 13.56 | A | [9 empty] | 989 | 564 | 0 | 27 | 0 | 0 | 0 | 297 | 0 | 295 | 0 | 0 | 0 | 10
2020-03-13 | B57383 | 2 | 저탄소 | 16MNCRS5HS |  | Si 탈산 | B | 38 | 49 | 52900 | 102.17 | A | A |  | A | 1 |  | 1 | 1555 | 1566 | 8100 |  |  | 8100 | 79.78 | 12 | 101532 | 1666 |  | Y | 49 | 37 |  |  | B57380 | 08 |  |  |  | 임현진 | 2 |  |  |  |  | Y |  | 105.4 | 12-10 | 0 | 184.86 | A |  | 1648 | 1 | 0.11 | 1581 | 1.64 | 71 | 32 | 329 | 5:29 | 16 | 17 | 0 | 0 |  | 0 | 0 |  | N2 | 2020-03-13 18:13 | 2020-03-13 18:44 | 31 | 2020-03-13 17:55 | 49 |  |  |  |  | Y | [8 empty] | 4 | 0 | 13.64 | [23 empty] | 0.24 | 0.24 | A | [9 empty] | 698 | 847 | 0 | 661 | 0 | 0 | 0 | 502 | 0 | 0 | 0 | 0 | 0 | 0 |  |  | 7
2020-03-13 | A57529 | 1 | 저탄소 | BP-SCR420HC |  | Al 탈산 | B | 31 | 31 | 52400 | 74.62 | A | A | A |  | 1 | 1 |  | 1540 | 1573 | 5600 |  |  | 5600 | 55.16 | 12 | 101532 | 1627 | 361 | Y | 42 | 30 |  |  | A57525 |  |  |  |  | 정용태 | 3 |  |  | Y |  |  |  | 107.25 | 13-6 | 0 | 271.03 | A |  | 1627 | 3 | 0.24 | 1577 | 1.56 | 66 | 34 | 270 | 4:30 | 16 | 18 | 42 | 0 |  | 0 |  |  | N2 | 2020-03-13 17:57 | 2020-03-13 18:29 | 32 | 2020-03-13 17:56 | 33 |  |  |  |  | Y |  |  |  | Y | [5 empty] | 0 | 192.19 | [23 empty] | 55.16 | 13.56 | A | [9 empty] | 796 | 855 | 179 | 0 | 0 | 0 | 0 | 296 | 0 | 297 | 0 | 0 | 0 | 5
2020-03-13 | C54892 | 3 | 저탄소 | SCR420H1V | 연주시작 | Al 탈산 | T | 6 | 54 | 48450 | 111.75 | A | A | A |  | 1 |  | 1 | 1550 | 1574 | 8200 |  |  | 8200 | 85.29 | 35 | 96145 | 1673 |  | Y | 57 | 45 |  |  | C54890 | 05 |  |  |  | 정종훈 | 2 |  | Y |  |  |  |  | 100 | 12-3 | 0 | 17.88 | A |  | 1666 | 2 | 0.4 | 1602 | 2.06 | 93 | 45 | 481 | 8:01 | 10 | 12 | 0 | 0 |  | 0 | 25 |  | N2 | 2020-03-13 19:09 |  | 29 | 2020-03-13 18:44 | 54 |  |  |  |  | Y | [5 empty] | Y |  |  | 5 | 5.15 | 0 | [23 empty] | 2.49 | 0 | A |  |  | 5.324 | 34.665 | 48.297 | 0.351 | 9.071 | 1.393 | 1399.47 | 1003 | 880 | 0 | 187 | 0 | 0 | 0 | 802 | 0 | 299 | 200 | 0 | 0 | 0 |  |  | 12 |  | 1
2020-03-13 | B57384 | 2 | 저탄소 | 16MNCRS5HS | TUNDISH교체전 | Si 탈산 | B | 11 | 66 | 49450 | 99.33 | A | A |  | A | 1 |  | 1 | 1555 | 1565 | 7600 |  |  | 7600 | 89.57 | 10 | 84852 | 1655 |  | Y | 48 | 38 | [7 empty] | 임현진 | 2 |  |  |  |  | Y |  |  |  | 0 | 226.91 | A |  | 1634 | 1 | 0.09 | 1574 | 1.56 | 64 | 27 | 285 | 4:45 | 16 | 17 | 0 | 0 |  | 0 | 0 |  | N2 | 2020-03-13 19:13 | 2020-03-13 19:47 | 34 | 2020-03-13 18:56 | 51 |  |  |  |  | Y | [8 empty] | 5 | 0 | 13.12 | [23 empty] | 0.19 | 0.19 | A | [9 empty] | 1199 | 421 | 0 | 420 | 0 | 0 | 0 | 1059 | 0 | 0 | 0 | 0 | 0 | 0 |  |  | 7
2020-03-13 | A57530 | 1 | 저탄소 | BP-SCR420HC | TUNDISH교체전 | Al 탈산 | B | 19 | 16 | 52900 | 72.33 | A | A | A |  | 1 | 1 |  | 1540 | 1574 | 5600 |  |  | 5600 | 56.75 | 12 | 98672 | 1625 |  | Y | 41 | 31 |  |  | A57527 |  |  |  |  | 정용태 | 3 |  |  | Y |  |  |  | 104.4 | 13-6 | 0 | 215.21 | A |  | 1625 | 3 | 0.48 | 1577 | 1.6 | 66 | 33 | 316 | 5:16 | 16 | 18 | 43 | 0 |  | 0 |  |  | N2 | 2020-03-13 18:58 | 2020-03-13 19:26 | 28 | 2020-03-13 18:56 | 29 |  |  |  |  | Y |  |  |  | Y | [5 empty] | 0 | 181.45 | [23 empty] | 60.38 | 13.56 | A | [9 empty] | 975 | 670 | 0 | 40 | 0 | 0 | 0 | 647 | 0 | 596 | 96 | 0 | 0 | 4
2020-03-13 | C54893 | 3 | 저탄소 | SCR420H1V | 연주종료 | Al 탈산 | T | 22 | 92 | 47650 | 112.82 | A | A | A |  | 1 |  | 1 | 1550 | 1546 | 8100 |  |  | 8100 | 86.73 | 34 | 93398 | 1643 |  | Y | 55 | 43 |  |  | C54891 | 05 |  |  |  | 도주용 | 2 |  | N | Y |  | Y | 4 | 99.4 | 11-6 | 0 | 216.32 | A |  | 1631 | 2 | 0.4 | 1578 | 1.2 | 69 | 43 | 449 | 7:29 | 10 | 10 | 0 | 0 |  | 0 | 14 |  | N2 | 2020-03-13 20:17 |  | 19 | 2020-03-13 20:03 | 33 |  |  |  |  | Y | [5 empty] | Y |  |  | 5 | 3.25 | 3.61 | [23 empty] | 0 | 0 | A |  |  | 4.203 | 34.828 | 49.387 | 0.419 | 11.75 | 1.418 | 1407.98 | 749 | 1171 | 34 | 295 | 0 | 0 | 0 | 703 | 0 | 300 | 101 | 0 | 0 | 11 |  |  | 7
2020-03-13 | B57385 | 2 | 저탄소 | SNCM23 | TUNDISH교체 | Al 탈산 | B | 32 | 9 | 53950 | 103.25 | A | A |  | A | 1 |  | 1 | 1555 | 1537 | 8700 |  |  | 8700 | 95.99 | 14 | 90634 | 1694 | 732 | Y | 49 | 44 | [7 empty] | 임현진 | 2 |  |  |  |  | Y |  | 100.65 | 13-4 | 277.92 | 0 | A |  | 1684 | 1 | 0.12 | 1600 | 1.59 | 93 | 41 | 501 | 8:21 | 18 | 21 | 0 | 0 |  | 0 | 0 |  | N2 | 2020-03-13 20:17 | 2020-03-13 21:11 | 54 | 2020-03-13 20:06 | 66 |  |  |  |  | Y | [8 empty] | 4.5 | 12.28 | 0 | [19 empty] | 2.44 |  |  |  | 0.12 | 0.12 | A | [9 empty] | 367 | 0 | 333 | 0 | 0 | 304 | 0 | 527 | 0 | 206 | 0 | 0 | 0 | 45 |  |  | 9 |  | 1
2020-03-13 | A57531 | 1 | 저탄소 | AE5120HF | TUNDISH교체 | Si 탈산 | B | 10 | 10 | 52500 | 75.35 | A | A | A |  | 1 | 1 |  | 1540 | 1572 | 6400 |  |  | 6400 | 75.64 | 10 | 84610 | 1651 |  | Y | 41 | 36 |  |  | A57528 |  |  |  |  | 정용태 | 3 |  | Y |  |  |  |  | 101.95 | 13-5 | 0 | 222.73 | A |  | 1651 | 3 | 0.24 | 1605 | 1.44 | 96 | 36 | 330 | 5:30 | 16 | 17 | 44 | 0 |  | 0 |  |  | N2 | 2020-03-13 20:01 | 2020-03-13 20:45 | 44 | 2020-03-13 19:59 | 46 | [8 empty] | Y | [5 empty] | 0 | 184.59 | [19 empty] | 2.35 |  |  |  | 0 | 0.17 | A | [9 empty] | 1060 | 44 | 156 | 43 | 0 | 0 | 0 | 429 | 0 | 299 | 0 | 0 | 0 | 30 |  |  | 9 |  | 1
2020-03-13 | C54894 | 3 | 저탄소 | SCR420H1V | 연주종료 | Al 탈산 | T | 37 | 60 | 50950 | 107.38 | A | A | A |  | 1 |  | 1 | 1550 | 1561 | 7300 |  |  | 7300 | 75.93 | 35 | 96145 | 1664 |  | Y | 57 | 37 | [7 empty] | 정종훈 | 2 |  |  | Y |  | Y |  | 96.9 | 11-9 | 0 | 119.75 | A |  | 1654 | 2 | 0.38 | 1586 | 1.89 | 77 | 28 | 403 | 6:43 | 10 | 18 | 0 | 0 |  | 0 | 14 |  | N2 | 2020-03-13 21:21 |  | 15 | 2020-03-13 21:07 | 30 |  |  |  |  | Y | [5 empty] | Y |  |  | 5 | 11.03 | 4.5 | [23 empty] | 0 | 0 | A | [9 empty] | 1283 | 613 | 15 | 262 | 0 | 0 | 0 | 691 | 0 | 299 | 200 | 0 | 0 | 13 |  |  | 6
2020-03-13 | A57532 | 1 | 저탄소 | AE5120HF |  | Si 탈산 | B | 18 | 16 | 51900 | 85.48 | A | A | A |  | 1 | 1 |  | 1540 | 1582 | 5900 |  |  | 5900 | 58.11 | 12 | 101532 | 1610 |  | Y | 42 | 36 |  |  | A57529 |  |  |  |  | 정용태 | 3 |  | N | Y |  |  |  | 109 | 14-1 | 0 | 278.3 | A |  | 1610 | 3 | 0.26 | 1588 | 0.52 | 79 | 38 | 310 | 5:10 | 16 | 16 | 45 | 0 |  | 0 |  |  | N2 | 2020-03-13 21:09 | 2020-03-13 21:47 | 38 | 2020-03-13 21:07 | 40 |  |  |  |  | Y |  |  |  | Y | [5 empty] | 0 | 244.87 | [23 empty] | 0 | 0.18 | A | [9 empty] | 1143 | 37 | 0 | 16 | 0 | 0 | 0 | 297 | 0 | 297 | 0 | 0 | 0 | 23
2020-03-13 | B57386 | 2 | 저탄소 | SNCM23 |  | Al 탈산 | B | 36 | 66 | 49300 | 83.92 | A | A |  | A | 1 |  | 1 | 1555 | 1567 | 6600 |  |  | 6600 | 68.46 | 12 | 96402 | 1665 |  | Y | 43 | 33 | [7 empty] | 임현진 | 2 |  |  |  |  | Y |  |  |  | 190.66 | 0 | A |  | 1650 | 1 | 0.14 | 1579 | 2.03 | 72 | 29 | 290 | 4:50 | 18 | 19 | 0 | 0 |  | 0 | 0 |  | N2 | 2020-03-13 21:11 | 2020-03-13 22:14 | 62 | 2020-03-13 21:02 | 72 |  |  |  |  | Y | [8 empty] | 5 | 18.64 | 0 | [23 empty] | 0.12 | 0.12 | A | [9 empty] | 422 | 0 | 270 | 0 | 0 | 290 | 0 | 503 | 0 | 206 | 0 | 0 | 0 | 51 |  |  | 9
2020-03-13 | C54895 | 3 | 저탄소 | SCR420H1V | 연주종료 | Al 탈산 | T | 30 | 60 | 50600 | 98.22 | A | A | C |  | 1 |  | 1 | 1550 | 1579 | 6900 |  |  | 6900 | 73.88 | 34 | 93398 | 1645 |  | Y | 45 | 36 |  |  | C54892 | 05 |  |  |  | 도주용 | 2 |  | N | Y |  | Y | 4 | 101.2 | 12-3 | 3.12 | 170.47 | A |  | 1618 | 2 | 0.4 | 1579 | 0.87 | 70 | 32 | 411 | 6:51 | 10 | 10 | 0 | 0 |  | 0 | 9 |  | N2 | 2020-03-13 22:20 |  | 19 | 2020-03-13 22:11 | 28 |  |  |  |  | Y | [5 empty] | Y |  |  |  | 5.98 | 0.49 | [23 empty] | 0 | 0.15 | A | [9 empty] | 1182 | 655 | 72 | 459 | 0 | 0 | 0 | 601 | 0 | 300 | 201 | 0 | 0 | 11 |  |  | 6
2020-03-13 | B57387 | 2 | 저탄소 | SNCM23 |  | Al 탈산 | B | 38 | 50 | 52850 | 107.37 | A | A |  | C | 1 |  | 1 | 1555 | 1554 | 8000 |  |  | 8000 | 82.15 | 12 | 97380 | 1655 |  | Y | 45 | 42 | [7 empty] | 임현진 | 2 |  |  |  |  | Y |  | 107.15 | 13-1 | 227.76 | 0 | A |  | 1647 | 1 | 0.13 | 1568 | 1.29 | 61 | 25 | 182 | 3:02 | 18 | 22 | 0 | 0 |  | 0 | 0 |  | N2 | 2020-03-13 22:37 | 2020-03-13 23:14 | 37 | 2020-03-13 22:17 | 57 |  |  |  |  | Y | [8 empty] | 4 | 12.46 | 0 | [23 empty] | 0.04 | 0.04 | A | [9 empty] | 368 | 0 | 292 | 0 | 0 | 293 | 0 | 502 | 0 | 207 | 0 | 0 | 0 | 19
2020-03-13 | A57533 | 1 | 저탄소 | AE5120HF |  | Si 탈산 | B | 31 | 32 | 52600 | 81.98 | A | A | C |  | 1 | 1 |  | 1540 | 1558 | 6200 |  |  | 6200 | 61.06 | 12 | 101532 | 1622 |  | Y | 45 | 38 |  |  | A57530 |  |  |  |  | 정용태 | 3 |  | Y |  |  |  |  | 103.4 | 13-1 | 0 | 228.41 | A |  | 1622 | 3 | 0.28 | 1577 | 1.29 | 68 | 31 | 374 | 6:14 | 16 | 16 | 46 | 0 |  | 0 |  |  | N2 | 2020-03-13 22:28 | 2020-03-13 22:52 | 24 | 2020-03-13 22:25 | 27 |  |  |  |  | Y |  |  |  | Y | [5 empty] | 0 | 199.97 | [23 empty] | 0 | 0.12 | A | [9 empty] | 1075 | 29 | 499 | 24 | 0 | 0 | 0 | 593 | 0 | 496 | 0 | 0 | 0 | 15
2020-03-13 | C54896 | 3 | 저탄소 | SCR420H1V | 연주종료 | Al 탈산 | T | 6 | 55 | 48350 | 93.47 | A | C | C |  | 1 |  | 1 | 1550 | 1564 | 6900 |  |  | 6900 | 69.77 | 36 | 98892 | 1630 | 360 | Y | 46 | 44 | [8 empty] | 2 |  |  | Y |  | Y |  | 104.45 | 12-7 | 0 | 287.71 | A |  | 1629 | 2 | 0.4 | 1581 | 1.33 | 72 | 38 | 437 | 7:17 | 10 | 10 | 0 | 0 |  | 0 | 12 |  | N2 | 2020-03-13 23:24 |  | 19 | 2020-03-13 23:12 | 31 |  |  |  |  | Y | [5 empty] | Y |  |  |  | 5.87 | 0 | [23 empty] | 0.02 | 0 | A | [9 empty] | 1145 | 798 | 36 | 244 | 0 | 0 | 0 | 403 | 0 | 302 | 0 | 0 | 0 | 29 |  |  | 5
2020-03-13 | B57388 | 2 | 저탄소 | SNCM23 |  | Al 탈산 | B | 11 | 67 | 49300 | 92.15 | C | C |  | C | 1 |  | 1 | 1555 | 1546 | 8400 |  |  | 8400 | 84.99 | 12 | 98838 | 1666 |  | Y | 45 | 40 | [7 empty] | 고승만 | 2 |  |  |  |  | Y |  | 104.6 | 12-5 | 178.75 | 0 | A |  | 1649 | 1 | 0.14 | 1591 | 1.57 | 84 | 30 | 227 | 3:47 | 18 | 20 | 0 | 0 |  | 0 | 0 |  | N2 | 2020-03-13 23:35 | 2020-03-14 00:17 | 42 | 2020-03-13 23:25 | 52 |  |  |  |  | Y | [9 empty] | 11.8 | 0 | [23 empty] | 0 | 0 | A | [9 empty] | 395 | 0 | 146 | 0 | 0 | 207 | 0 | 704 | 0 | 407 | 0 | 0 | 0 | 42
2020-03-13 | A57534 | 1 | 저탄소 | AE5120HF |  | Si 탈산 | B | 19 | 17 | 52900 | 80.6 | C | C | C |  | 1 | 1 |  | 1540 | 1557 | 6300 |  |  | 6300 | 53.19 | 14 | 118454 | 1623 |  | Y | 42 | 35 | [7 empty] | 박안희 | 2 |  |  |  |  | Y |  | 107.2 | 13-9 | 0 | 162.59 | A |  | 1623 | 3 | 0.28 | 1578 | 1.22 | 69 | 31 | 245 | 4:05 | 16 | 16 | 47 | 0 |  | 0 |  |  | N2 | 2020-03-13 23:35 | 2020-03-13 23:54 | 20 | 2020-03-13 23:32 | 22 | [8 empty] | Y | [5 empty] | 0 | 212.33 | [23 empty] | 0.07 | 0 | A | [9 empty] | 1295 | 39 | 300 | 39 | 0 | 0 | 0 | 298 | 0 | 299 | 0 | 0 | 0 | 27
2020-03-13 | C54897 | 3 | 저탄소 | SCR420H1V | 연주종료 | Al 탈산 | T | 32 | 10 | 52900 | 101.33 | C | C | C |  | 1 |  | 1 | 1550 | 1578 | 5900 |  |  | 5900 | 59.66 | 36 | 98892 | 1652 |  | Y | 49 | 32 |  |  |  | 05 |  |  |  |  | 2 |  | Y |  |  | Y |  | 104.3 | 13-8 | 0 | 202.77 | A |  | 1581 | 2 | 0.42 | 1588 | -0.17 | 79 | 45 | 429 | 7:09 | 10 | 10 | 0 | 0 |  | 0 | 11 |  | N2 | 2020-03-14 00:36 |  | 13 | 2020-03-14 00:25 | 24 |  |  |  |  | Y | [5 empty] | Y |  |  |  | 8.31 | 0 | [23 empty] | 0 | 0 | A | [9 empty] | 789 | 1064 | 9 | 327 | 0 | 0 | 0 | 394 | 0 | 199 | 0 | 0 | 0 | 14 |  |  | 5
2020-03-13 | A57535 | 1 | 저탄소 | AE5120HF |  | Si 탈산 | B | 10 | 11 | 52300 | 76.65 | C | C | C |  | 1 | 1 |  | 1540 | 1568 | 6000 |  |  | 6000 | 59.09 | 12 | 101532 | 1616 |  | Y | 42 | 38 | [7 empty] | 박안희 | 2 |  |  |  |  | Y |  | 107.6 | 14-1 | 0 | 274.9 | A |  | 1616 | 3 | 0.29 | 1585 | 0.94 | 76 | 32 | 260 | 4:20 | 16 | 16 | 48 | 0 |  | 0 |  |  | N2 | 2020-03-14 00:36 | 2020-03-14 01:05 | 30 | 2020-03-14 00:33 | 32 |  |  |  |  | Y |  |  |  | Y | [5 empty] | 26.76 | 163.26 | [23 empty] | 0.07 | 0 | A | [9 empty] | 1117 | 94 | 123 | 113 | 0 | 0 | 0 | 597 | 0 | 299 | 0 | 0 | 0 | 10
2020-03-13 | B57389 | 2 | 저탄소 | SNCM23 |  | Al 탈산 | B | 35 | 1 | 54300 | 103.5 | C | C |  | C | 1 |  | 1 | 1555 | 1527 | 8100 |  |  | 8100 | 52.3 | 18 | 154872 | 1665 |  | Y | 46 | 38 | 대보수 래들 | [6 empty] | 고승만 | 2 |  |  |  |  | Y |  | 101.5 | 13-7 | 166.53 | 0 | A |  | 1639 | 1 | 0.14 | 1580 | 1.37 | 73 | 29 | 206 | 3:26 | 18 | 18 | 0 | 0 |  | 0 | 0 |  | N2 | 2020-03-14 01:04 | 2020-03-14 01:22 | 18 | 2020-03-14 00:48 | 34 |  |  |  |  | Y | [9 empty] | 10.37 | 0 | [23 empty] | 0 | 0 | A | [9 empty] | 366 | 0 | 222 | 0 | 0 | 221 | 0 | 699 | 0 | 416 | 0 | 0 | 0 | 47
2020-03-13 | C54898 | 3 | 저탄소 | SCR420H1V | 연주종료 | Al 탈산 | T | 37 | 61 | 51150 | 86.32 | C | C | C |  | 1 |  | 1 | 1550 | 1558 | 6300 |  |  | 6300 | 62.54 | 36 | 100728 | 1634 |  | Y | 49 | 35 |  |  |  | 05 |  |  |  |  | 2 |  | Y |  |  | Y |  | 107.2 | 12-9 | 0 | 235.2 | A |  | 1624 | 2 | 0.41 | 1580 | 1.47 | 71 | 40 | 429 | 7:09 | 10 | 10 | 0 | 0 |  | 0 | 8 |  | N2 | 2020-03-14 01:35 |  | 26 | 2020-03-14 01:27 | 33 |  |  |  |  | Y | [5 empty] | Y |  |  |  | 6.43 | 0 | [23 empty] | 0 | 0 | A | [9 empty] | 1116 | 772 | 44 | 295 | 0 | 0 | 0 | 399 | 0 | 200 | 0 | 0 | 0 | 19 |  |  | 5
2020-03-13 | A57536 | 1 | 저탄소 | AE5120HF |  | Si 탈산 | B | 18 | 17 | 51900 | 77.2 | C | C | C |  | 1 | 1 |  | 1540 | 1526 | 6800 |  |  | 6800 | 66.97 | 12 | 101532 | 1611 | 366 | Y | 42 | 37 | [7 empty] | 박안희 | 2 |  |  |  |  | Y |  | 104.1 | 13-6 | 0 | 243.6 | A |  | 1611 | 3 | 0.28 | 1578 | 1 | 69 | 30 | 248 | 4:08 | 16 | 16 | 49 | 0 |  | 0 |  |  | N2 | 2020-03-14 01:43 | 2020-03-14 02:16 | 33 | 2020-03-14 01:41 | 35 |  |  |  |  | Y |  |  |  | Y | [5 empty] | 26.04 | 151.66 | [23 empty] | 0.09 | 0 | A | [9 empty] | 1168 | 12 | 0 | 404 | 0 | 0 | 0 | 598 | 0 | 298 | 0 | 0 | 0 | 0
2020-03-13 | B57390 | 2 | 저탄소 | SNCM23HT |  | Al 탈산 | B | 36 | 67 | 49300 | 104.77 | C | C |  | C | 1 |  | 1 | 1555 | 1524 | 8400 |  |  | 8400 | 173.89 | 6 | 48306 | 1645 | 367 | Y | 54 | 43 | [7 empty] | 고승만 | 2 |  |  |  |  | Y |  | 97.4 | 11-8 | 23.4 | 275.75 | A |  | 1631 | 1 | 0.14 | 1571 | 1.29 | 66 | 32 | 248 | 4:08 | 18 | 18 | 0 | 0 | 60 | 0 | 0 |  | N2 | 2020-03-14 02:11 | 2020-03-14 02:29 | 18 | 2020-03-14 02:02 | 27 |  |  |  |  | Y | [8 empty] | 5.3 | 0 | 12.35 | [23 empty] | 0.09 | 0.09 | A | [9 empty] | 557 | 0 | 184 | 0 | 0 | 237 | 0 | 795 | 0 | 522 | 0 | 0 | 0 | 22
2020-03-13 | C54899 | 3 | 저탄소 | SCR420H1V | 연주종료 | Al 탈산 | T | 30 | 61 | 49900 | 85.63 | C | C | C |  | 1 |  | 1 | 1550 | 1565 | 6400 |  |  | 6400 | 63.54 | 36 | 100728 | 1634 |  | Y | 42 | 34 |  |  |  | 05 |  |  |  |  | 2 |  |  | Y |  | Y |  | 103.25 | 12-5 | 0 | 177.37 | A |  | 1615 | 2 | 0.41 | 1579 | 1.03 | 70 | 38 | 370 | 6:10 | 10 | 10 | 0 | 0 |  | 0 | 9 |  | N2 | 2020-03-14 02:48 |  | 21 | 2020-03-14 02:39 | 30 |  |  |  |  | Y | [5 empty] | Y |  |  |  | 6.83 | 0 | [23 empty] | 0 | 0 | B | [9 empty] | 607 | 1237 | 32 | 282 | 0 | 0 | 0 | 404 | 0 | 200 | 0 | 0 | 0 | 8 |  |  | 5
2020-03-13 | A57537 | 1 | 저탄소 | AE5120HF |  | Si 탈산 | B | 31 | 33 | 52100 | 80.28 | C | C | C |  | 1 | 1 |  | 1540 | 1541 | 7500 |  |  | 7500 | 73.87 | 12 | 101532 | 1610 |  | Y | 46 | 44 | [7 empty] | 박안희 | 2 | [6 empty] | 107.45 | 13-6 | 0 | 202.67 | A |  | 1610 | 3 | 0.28 | 1576 | 1.06 | 67 | 27 | 255 | 4:15 | 16 | 16 | 50 | 0 |  | 0 |  |  | N2 | 2020-03-14 02:48 | 2020-03-14 03:18 | 29 | 2020-03-14 02:46 | 31 |  |  |  |  | Y |  |  |  | Y | [5 empty] | 21.77 | 175.04 | [23 empty] | 0 | 0.06 | A | [9 empty] | 1161 | 47 | 0 | 329 | 0 | 0 | 0 | 1115 | 0 | 669 | 0 | 0 | 0 | 17
2020-03-13 | B57391 | 2 | 저탄소 | SNCM23HT |  | Al 탈산 | B | 38 | 51 | 53100 | 105.53 | C | C |  | C | 1 |  | 1 | 1555 | 1526 | 7800 |  |  | 7800 | 77.4 | 12 | 100781 | 1664 |  | Y | 47 | 40 | [7 empty] | 고승만 | 2 |  |  |  |  | Y |  |  |  | 0 | 216.91 | A |  | 1640 | 1 | 0.15 | 1577 | 1.54 | 72 | 28 | 241 | 4:01 | 18 | 20 | 0 | 0 | 80 | 0 | 0 |  | N2 | 2020-03-14 03:26 | 2020-03-14 03:40 | 14 | 2020-03-14 03:08 | 32 |  |  |  |  | Y | [8 empty] | 5 | 0 | 22.54 | [23 empty] | 0 | 0 | A | [9 empty] | 439 | 0 | 50 | 0 | 0 | 286 | 0 | 896 | 0 | 409 | 0 | 0 | 0 | 10
2020-03-13 | C54900 | 3 | 저탄소 | SCR420H1V | 연주종료 | Al 탈산 | T | 6 | 56 | 48500 | 85.82 | C | C | C |  | 1 |  | 1 | 1550 | 1538 | 7300 |  |  | 7300 | 72.47 | 36 | 100728 | 1640 |  | Y | 51 | 36 |  |  |  | 05 |  |  |  |  | 2 |  | Y |  |  | Y |  | 104.8 | 12-8 | 0 | 226.81 | A |  | 1630 | 2 | 0.41 | 1588 | 1.56 | 79 | 44 | 419 | 6:59 | 10 | 10 | 0 | 0 |  | 0 | 8 |  | N2 | 2020-03-14 03:50 |  | 22 | 2020-03-14 03:42 | 29 |  |  |  |  | Y | [5 empty] | Y |  |  |  | 7.61 | 0 | [23 empty] | 0 | 0 | A | [9 empty] | 911 | 878 | 46 | 249 | 0 | 0 | 0 | 400 | 0 | 200 | 0 | 0 | 0 | 28 |  |  | 5
2020-03-13 | A57538 | 1 | 저탄소 | AE5120HF | TUNDISH교체전 | Si 탈산 | B | 19 | 18 | 53000 | 75.67 | C | C | C |  | 1 | 1 |  | 1540 | 1564 | 5700 |  |  | 5700 | 54.26 | 14 | 105048 | 1608 |  | Y | 45 | 33 | [7 empty] | 박안희 | 2 |  |  |  |  | Y |  | 103 | 13-4 | 0 | 157.51 | A |  | 1608 | 3 | 0.29 | 1575 | 1.18 | 66 | 21 | 264 | 4:24 | 16 | 16 | 51 | 0 |  | 0 |  |  | N2 | 2020-03-14 03:45 | 2020-03-14 04:22 | 37 | 2020-03-14 03:42 | 40 |  |  |  |  | Y |  |  |  | Y | [5 empty] | 28.84 | 112.45 | [23 empty] | 0.1 | 0 | A | [9 empty] | 1059 | 192 | 0 | 277 | 0 | 0 | 0 | 598 | 0 | 299 | 0 | 0 | 0 | 0
2020-03-13 | B57392 | 2 | 저탄소 | SNCM23HT |  | Al 탈산 | B | 11 | 68 | 48600 | 100.98 | C | C |  | C | 1 |  | 1 | 1555 | 1545 | 8200 |  |  | 8200 | 88.27 | 11 | 92900 | 1635 |  | Y | 45 | 38 | [7 empty] | 고승만 | 2 |  |  |  |  | Y |  | 107.7 | 12-8 | 0 | 180.98 | A |  | 1637 | 1 | 0.17 | 1564 | 1.5 | 59 | 27 | 258 | 4:18 | 18 | 18 | 0 | 0 |  | 0 | 0 |  | N2 | 2020-03-14 04:32 | 2020-03-14 04:51 | 19 | 2020-03-14 04:10 | 40 |  |  |  |  | Y | [8 empty] | 4 | 0 | 16.14 | [23 empty] | 0.63 | 0.63 | A | [9 empty] | 569 | 0 | 769 | 0 | 0 | 234 | 0 | 698 | 0 | 409 | 0 | 0 | 0 | 26
2020-03-13 | C54901 | 3 | 저탄소 | SCR420H1V | TUNDISH교체전 | Al 탈산 | T | 32 | 11 | 53600 | 93.08 | C | C | C |  | 1 |  | 1 | 1550 | 1563 | 7100 |  |  | 7100 | 65.06 | 39 | 109122 | 1630 |  | Y | 50 | 39 |  |  |  | 05 |  |  |  |  | 2 |  |  | Y |  | Y |  | 110.7 | 14-5 | 0.29 | 291.5 | A |  | 3999 | 2 | 0.4 | 1587 | 65.19 | 78 | 46 | 509 | 8:29 | 10 | 10 | 0 | 0 |  | 0 | 7 |  | N2 | 2020-03-14 05:02 |  | 16 | 2020-03-14 04:55 | 23 |  |  |  |  | Y | [5 empty] | Y |  |  |  | 9.65 | 0 | [23 empty] | 0.78 | 0 | A | [9 empty] | 698 | 1147 | 48 | 251 | 0 | 0 | 0 | 404 | 0 | 200 | 0 | 0 | 0 | 11 |  |  | 5
2020-03-13 | A57539 | 1 | 고탄소 | AE1055LS | TUNDISH교체 | Al 탈산 | B | 10 | 12 | 53000 | 87.58 | C | C | C |  | 1 | 1 |  | 1520 | 1556 | 5900 |  |  | 5900 | 69.73 | 10 | 84610 | 1620 |  | Y | 42 | 37 | [7 empty] | 박안희 | 2 |  |  |  |  | Y |  | 103.6 | 13-6 | 0 | 279.1 | A |  | 1620 | 3 | 0.28 | 1570 | 1.16 | 86 | 33 | 312 | 5:12 | 25 | 25 | 52 | 0 |  | 0 |  |  | N2 | 2020-03-14 05:03 | 2020-03-14 05:43 | 40 | 2020-03-14 05:01 | 42 |  |  |  |  | Y |  |  |  | Y | [5 empty] | 0 | 243.45 | [19 empty] | 2.06 |  |  |  | 0 | 0 | A | [9 empty] | 23 | 0 | 809 | 37 | 0 | 0 | 0 | 641 | 0 | 299 | 0 | 0 | 0 | 58 |  |  |  |  | 1
2020-03-13 | B57393 | 2 | 저탄소 | SNCM23HT | TUNDISH교체전 | Al 탈산 | B | 35 | 2 | 55550 | 93.85 | C | C |  | C | 1 |  | 1 | 1555 | 1546 | 7500 |  |  | 7500 | 80.58 | 11 | 93071 | 1594 |  | Y | 45 | 35 |  |  | C54899 | 05 |  |  |  | 고승만 | 2 |  |  | Y |  | Y |  | 106.25 | 14-2 | 0 | 243.87 | A |  | 1634 | 1 | 0.18 | 1568 | 1.47 | 63 | 27 | 280 | 4:40 | 16 | 18 | 0 | 0 |  | 0 | 0 |  | N2 | 2020-03-14 05:43 | 2020-03-14 06:03 | 20 | 2020-03-14 05:31 | 32 |  |  |  |  | Y | [9 empty] | 0 | 16.9 | [23 empty] | 0.12 | 0.12 | A | [9 empty] | 569 | 0 | 701 | 0 | 0 | 214 | 0 | 497 | 0 | 416 | 0 | 0 | 0 | 32
2020-03-13 | A57540 | 1 | 고탄소 | AE1055LS |  | Al 탈산 | B | 18 | 18 | 51900 | 83.45 | C | C | C |  | 1 | 1 |  | 1520 | 1555 | 4800 |  |  | 4800 | 56.73 | 10 | 84610 | 1598 |  | Y | 41 | 30 | [7 empty] | 박안희 | 2 |  |  |  |  | Y |  | 101.15 | 13-2 | 0 | 244.89 | A |  | 1598 | 3 | 0.25 | 1555 | 1.08 | 71 | 29 | 295 | 4:55 | 25 | 25 | 53 | 0 |  | 0 |  |  | N2 | 2020-03-14 05:59 | 2020-03-14 06:46 | 47 | 2020-03-14 05:57 | 50 |  |  |  |  | Y |  |  |  | Y | [5 empty] | 0 | 225.28 | [23 empty] | 0 | 0 | A | [9 empty] | 53 | 0 | 835 | 9 | 0 | 0 | 0 | 517 | 0 | 451 | 0 | 0 | 0 | 15
2020-03-13 | C54902 | 3 | 고탄소 | SM55CI |  | Al 탈산 | I | 37 | 62 | 50750 | 91.38 | C | C | D |  | 1 |  | 1 | 1560 | 1530 | 6900 |  |  | 6900 | 85.61 | 13 | 80600 | 1639 |  | INGOT | 42 | 37 | [13 empty] | Y |  | 86.7 | 10-8 | 151.09 | 0 | A |  | 1635 | 2 | 0.4 | 1564 | 1.73 | 77 |  | 346 | 5:46 | 20 | 20 | 0 | 0 |  | 0 | 10 |  | N2 | 2020-03-14 06:17 |  | 19 | 2020-03-14 06:09 | [5 empty] | Y | [5 empty] | N |  |  |  | 11.35 | 0 | [18 empty] | 1.2 |  |  |  |  | 0.01 | 0 | A | [9 empty] | 0 | 0 | 206 | 0 | 0 | 0 | 0 | 391 | 0 | 200 | 0 | 0 | 0 | 24
2020-03-13 | B57394 | 2 | 중탄소 | SCM440HF | TUNDISH교체 | Al 탈산 | B | 36 | 68 | 49200 | 102.58 | C | D |  | D | 1 |  | 1 | 1540 | 1535 | 9200 |  |  | 9200 | 101.07 | 14 | 91027 | 1646 |  | Y | 55 | 45 |  |  | C54900 | 05 |  |  |  | 고승만 | 2 |  |  | Y |  | Y |  |  |  | 224.33 | 0 | A |  | 1636 | 1 | 0.13 | 1571 | 0 | 78 | 32 | 202 | 3:22 | 18 | 20 | 0 | 0 |  | 0 | 0 |  | AR | 2020-03-14 06:53 | 2020-03-14 07:34 | 40 | 2020-03-14 06:42 | 52 |  |  |  |  | Y | [8 empty] | 4 | 9.46 | 0 | [19 empty] | 2.35 | 1.6 |  |  | 0.09 | 0.09 | A | [9 empty] | 1268 | 0 | 288 | 0 | 0 | 171 | 0 | 942 | 0 | 411 | 0 | 0 | 0 | 34 |  |  | 5 |  | 1
2020-03-13 | A57541 | 1 | 고탄소 | AE1055LS |  | Al 탈산 | B | 31 | 34 | 52200 | 77.23 | C | D | D |  | 1 | 1 |  | 1520 | 1536 | 5600 |  |  | 5600 | 82.73 | 8 | 67688 | 1602 |  | Y | 43 | 31 | [7 empty] | 박안희 | 2 |  | N |  |  | Y |  |  |  | 0 | 168.69 | A |  | 1602 | 3 | 0.24 | 1553 | 1.44 | 69 | 29 | 283 | 4:43 | 25 | 25 | 54 | 0 |  | 0 |  |  | N2 | 2020-03-14 07:07 | 2020-03-14 07:45 | 38 | 2020-03-14 07:07 | 38 |  |  |  |  | Y |  |  |  | Y | [5 empty] | 0 | 188.68 | [23 empty] | 1.29 | 0 | A | [9 empty] | 35 | 0 | 788 | 8 | 0 | 0 | 0 | 448 | 0 | 451 | 0 | 0 | 0 | 32
2020-03-13 | C54903 | 3 | 중탄소 | AE15B38M | 연주시작 | Al 탈산 | T | 30 | 62 | 49650 | 127.88 | C | D | D |  | 1 |  | 1 | 1535 | 1579 | 9300 |  |  | 9300 | 96.98 | 35 | 95900 | 1663 |  | Y | 62 | 58 |  |  |  | 05 |  |  |  | 박지웅 | 3 |  | Y |  |  | Y |  | 97.15 | 11-9 | 272.85 | 0 | A |  | 1677 | 2 | 0.39 | 1580 | 2.06 | 83 | 41 | 377 | 6:17 | 20 | 24 | 0 | 0 |  | 0 | 20 |  | AR | 2020-03-14 08:00 |  | 17 | 2020-03-14 07:41 | 37 |  |  |  |  | Y | [5 empty] | N |  |  |  | 20.21 | 0 | [23 empty] | 1.11 | 0 | A | [9 empty] | 29 | 0 | 1073 | 0 | 0 | 0 | 0 | 400 | 0 | 200 | 0 | 0 | 0 | 18 |  |  | 12 | 0 | 1
2020-03-14 | B57395 | 2 | 중탄소 | SCM440HF |  | Al 탈산 | B | 38 | 52 | 53450 | 93.9 | D | D |  | D | 1 |  | 1 | 1540 | 1556 | 6900 |  |  | 6900 | 65.25 | 14 | 105742 | 1637 |  | Y | 47 | 44 | [7 empty] | 김익규 | 3 |  |  |  |  | Y |  | 96.65 | 11-10 | 224.04 | 0 | A |  | 1621 | 1 | 0.14 | 1559 | 0 | 66 | 26 | 209 | 3:29 | 18 | 18 | 0 | 0 | 45 | 0 | 0 |  | AR | 2020-03-14 07:51 | 2020-03-14 08:39 | 48 | 2020-03-14 07:39 | 60 |  |  |  |  | Y | [8 empty] | 4 | 12.6 | 0 | [20 empty] | 0.86 |  |  | 0.08 | 0.08 | A | [9 empty] | 1302 | 0 | 286 | 0 | 0 | 189 | 0 | 798 | 0 | 204 | 0 | 0 | 0 | 28 |  |  | 5
2020-03-14 | A57542 | 1 | 고탄소 | AE1055LS |  | Al 탈산 | B | 19 | 19 | 52600 | 75.62 | D | D | D |  | 1 | 1 |  | 1520 | 1549 | 4600 |  |  | 4600 | 45.31 | 12 | 101532 | 1594 |  | Y | 40 | 28 | [7 empty] | 차승주 | 2 |  |  | Y | [5 empty] | 0.15 | 193.84 | A |  | 1594 | 3 | 0.24 | 1553 | 1.17 | 69 | 36 | 260 | 4:20 | 25 | 25 | 55 | 0 |  | 0 |  |  | N2 | 2020-03-14 08:11 | 2020-03-14 08:28 | 17 | 2020-03-14 08:10 | 17 |  |  |  |  | Y |  |  |  | Y | [5 empty] | 0 | 197.59 | [23 empty] | 2.48 | 0 | A | [9 empty] | 59 | 0 | 819 | 0 | 0 | 0 | 0 | 452 | 0 | 353 | 0 | 0 | 0 | 22
2020-03-14 | B57396 | 2 | 중탄소 | SCM440HF |  | Al 탈산 | B | 11 | 69 | 48700 | 87.07 | D | D |  | D | 1 |  | 1 | 1540 | 1547 | 7300 |  |  | 7300 | 80.49 | 12 | 90696 | 1636 |  | Y | 44 | 37 | [7 empty] | 김익규 | 2 |  |  |  |  | Y |  | 100 | 11-10 | 252.51 | 0 | A |  | 1615 | 1 | 0.13 | 1562 | 0 | 69 | 24 | 197 | 3:17 | 18 | 18 | 0 | 0 | 25 | 0 | 0 |  | AR | 2020-03-14 08:43 | 2020-03-14 09:42 | 59 | 2020-03-14 08:33 | 68 |  |  |  |  | Y | [8 empty] | 4.5 | 8.32 | 0 | [20 empty] | 0.85 |  |  | 0.03 | 0.03 | A | [9 empty] | 1338 | 0 | 196 | 0 | 0 | 161 | 0 | 778 | 0 | 210 | 0 | 0 | 0 | 102
2020-03-14 | C54904 | 3 | 중탄소 | AE15B38M | 연주종료 | Al 탈산 | T | 6 | 57 | 47950 | 105 | D | D | D |  | 1 |  | 1 | 1535 | 1570 | 6800 |  |  | 6800 | 72.99 | 34 | 93160 | 1642 |  | Y | 51 | 37 | [7 empty] | 박지웅 | 3 |  |  |  |  | Y |  | 103.4 | 12-6 | 168.34 | 0 | A |  | 1638 | 2 | 0.41 | 1573 | 1.81 | 76 | 34 | 293 | 4:53 | 20 | 20 | 0 | 0 |  | 0 | 18 |  | AR | 2020-03-14 09:05 |  | 25 | 2020-03-14 08:47 | 43 |  |  |  |  | Y | [5 empty] | N |  |  |  | 12.02 | 0 | [23 empty] | 0.94 | 0 | A | [9 empty] | 31 | 0 | 1045 | 0 | 0 | 0 | 0 | 501 | 0 | 301 | 0 | 0 | 0 | 8 |  |  | 5 | 0.0175
2020-03-14 | A57543 | 1 | 고탄소 | AE1055LS |  | Al 탈산 | B | 10 | 13 | 52800 | 82.75 | D | D | D |  | 1 | 1 |  | 1520 | 1521 | 5000 |  |  | 5000 | 49.25 | 12 | 101532 | 1609 |  | Y | 45 | 29 | [7 empty] | 김덕진 | 2 |  |  | Y |  |  |  | 100.6 | 13-3 | 82.28 | 149.8 | A |  | 1609 | 3 | 0.24 | 1558 | 1.34 | 74 | 48 | 260 | 4:20 | 25 | 25 | 56 | 0 |  | 0 |  |  | N2 | 2020-03-14 09:17 | 2020-03-14 09:29 | 11 | 2020-03-14 09:17 | 12 |  |  |  |  | Y |  |  |  | Y | [5 empty] | 0 | 210.67 | [23 empty] | 3.04 | 1.55 | A | [9 empty] | 34 | 0 | 764 | 19 | 0 | 0 | 0 | 299 | 0 | 348 | 0 | 0 | 0 | 48
2020-03-14 | B57397 | 2 | 중탄소 | SCM440 |  | Al 탈산 | B | 35 | 3 | 55400 | 109.32 | D | D |  | D | 1 |  | 1 | 1540 | 1545 | 7300 |  |  | 7300 | 45.34 | 20 | 161013 | 1605 |  | Y | 44 | 36 | [7 empty] | 김익규 | 2 |  |  |  |  | Y |  |  |  | 36.91 | 181.34 | A |  | 1631 | 1 | 0.14 | 1559 | 0 | 63 | 23 | 278 | 4:38 | 15 | 23 | 0 | 0 |  | 0 | 0 |  | N2 | 2020-03-14 10:12 | 2020-03-14 10:45 | 33 | 2020-03-14 09:47 | 58 |  |  |  |  | N | [8 empty] | 3.5 | 0.59 | 32.56 | [20 empty] | 0.66 |  |  | 0.41 | 0.41 | A | [9 empty] | 1233 | 0 | 231 | 0 | 0 | 169 | 0 | 824 | 0 | 204 | 0 | 0 | 0 | 36 |  |  | 5
2020-03-14 | C54905 | 3 | 중탄소 | AE15B38M | 연주종료 | Al 탈산 | T | 32 | 12 | 53100 | 114.33 | D | D | D |  | 1 |  | 1 | 1535 | 1592 | 7500 |  |  | 7500 | 78.21 | 35 | 95900 | 1642 |  | Y | 56 | 33 | [7 empty] | 박지웅 | 3 |  |  |  |  | Y |  | 97.95 | 12-10 | 238.82 | 0 | A |  | 1641 | 2 | 0.4 | 1577 | 1.83 | 80 | 35 | 318 | 5:18 | 20 | 20 | 0 | 0 |  | 0 | 24 |  | AR | 2020-03-14 10:20 |  | 33 | 2020-03-14 09:57 | 56 |  |  |  |  | Y | [5 empty] | N |  |  |  | 13.95 | 0 | [23 empty] | 1.81 | 0 | A |  |  | 6.096 | 33.143 | 47.824 | 0.333 | 7.845 | 1.442 | 1420.13 | 0 | 0 | 994 | 0 | 0 | 0 | 0 | 500 | 0 | 301 | 0 | 0 | 0 | 32 |  |  | 5 | 0.0355
2020-03-14 | A57544 | 1 | 고탄소 | AE1055LS |  | Al 탈산 | B | 18 | 19 | 52000 | 76.42 | D | D | D |  | 1 | 1 |  | 1520 | 1538 | 4400 |  |  | 4400 | 52 | 10 | 84610 | 1597 |  | Y | 42 | 24 | A57541 주입중 하부노즐 크랙으로 용강유출되 약33톤 내려와 합탕 | [6 empty] | 김덕진 | 2 | 이물질 있음 |  | Y | [5 empty] | 8.36 | 176.2 | A |  | 1597 | 3 | 0.23 | 1555 | 1.2 | 71 | 38 | 273 | 4:33 | 25 | 26 | 57 | 0 |  | 0 |  |  | N2 | 2020-03-14 10:04 | 2020-03-14 10:30 | 26 | 2020-03-14 10:03 | 26 |  |  |  |  | Y |  |  |  | Y | [5 empty] | 0 | 192.85 | [23 empty] | 3.04 | 3.05 | A | [9 empty] | 27 | 0 | 601 | 0 | 0 | 0 | 0 | 298 | 0 | 198 | 0 | 0 | 0 | 11
2020-03-14 | C54906 | 3 | 중탄소 | AE15B38M | 연주종료 | Al 탈산 | T | 37 | 63 | 50500 | 113.68 | D | D | D |  | 1 |  | 1 | 1535 | 1570 | 7900 |  |  | 7900 | 84.8 | 34 | 93160 | 1641 |  | Y | 57 | 51 |  |  |  | 05 |  |  |  | 박지웅 | 3 |  | Y |  |  | Y |  | 99.65 | 12-1 | 176.76 | 0 | A |  | 1630 | 2 | 0.4 | 1565 | 1.59 | 68 | 24 | 324 | 5:24 | 20 | 20 | 0 | 0 |  | 0 | 15 |  | AR | 2020-03-14 11:34 |  | 37 | 2020-03-14 11:19 | 52 |  |  |  |  | Y | [5 empty] | N |  |  |  | 4.47 | 0 | [23 empty] | 0.83 | 0 | A | [9 empty] | 0 | 0 | 846 | 0 | 0 | 0 | 0 | 1143 | 0 | 300 | 0 | 0 | 0 | 26 |  |  | 5 | 0.034
2020-03-14 | A57545 | 1 | 고탄소 | AE1055LS |  | Al 탈산 | B | 31 | 35 | 51700 | 76.83 | D | D | D |  | 1 | 1 |  | 1520 | 1545 | 4400 |  |  | 4400 | 43.34 | 12 | 101532 | 1592 |  | Y | 40 | 32 | [7 empty] | 김덕진 | 2 |  |  | Y |  |  |  | 100.85 | 12-8 | 36.99 | 141.2 | A |  | 1592 | 3 | 0.22 | 1552 | 1.11 | 68 | 34 | 252 | 4:12 | 25 | 25 | 58 | 0 |  | 0 |  |  | N2 | 2020-03-14 10:59 | 2020-03-14 11:28 | 29 | 2020-03-14 10:59 | 29 |  |  |  |  | Y |  |  |  | Y | [5 empty] | 0 | 203.52 | [23 empty] | 3.04 | 4.42 | A | [9 empty] | 71 | 0 | 821 | 38 | 0 | 0 | 0 | 298 | 0 | 197 | 0 | 0 | 0 | 49
2020-03-14 | B57398 | 2 | 중탄소 | SCM440J |  | Al 탈산 | B | 36 | 69 | 48400 | 93.03 | D | D |  | D | 1 |  | 1 | 1540 | 1547 | 7100 |  |  | 7100 | 150.5 | 6 | 47177 | 1634 |  | Y | 45 | 40 | [7 empty] | 김익규 | 3 |  |  |  |  | Y |  | 103.8 | 12-4 | 252.81 | 0 | A |  | 1617 | 1 | 0.14 | 1617 | 0 | 122 | 24 | 205 | 3:25 | 15 | 21 | 0 | 0 |  | 0 | 0 |  | AR | 2020-03-14 11:16 | 2020-03-14 11:52 | 36 | 2020-03-14 11:08 | 44 |  |  |  |  | N | [8 empty] | 5 | 17.55 | 0 | [23 empty] | 0 | 0 | A | [9 empty] | 1282 | 0 | 336 | 0 | 0 | 147 | 0 | 601 | 0 | 241 | 0 | 0 | 0 | 6
2020-03-14 | A57546 | 1 | 고탄소 | AE1055LS |  | Al 탈산 | B | 19 | 20 | 52700 | 81.6 | D | D | D |  | 1 | 1 |  | 1520 | 1562 | 4100 |  |  | 4100 | 48.46 | 10 | 84610 | 1589 |  | Y | 40 | 22 | [7 empty] | 김덕진 | 2 |  | Y |  |  |  |  | 102.5 | 13-3 | 0.4 | 162.75 | A |  | 1589 | 3 | 0.24 | 1552 | 0.88 | 68 | 33 | 258 | 4:18 | 25 | 25 | 59 | 0 |  | 0 |  |  | N2 | 2020-03-14 12:05 | 2020-03-14 12:29 | 25 | 2020-03-14 12:04 | 25 |  |  |  |  | Y |  |  |  | Y | [5 empty] | 0 | 235.46 | [23 empty] | 3.99 | 5.03 | A | [9 empty] | 62 | 0 | 852 | 0 | 0 | 0 | 0 | 298 | 0 | 199 | 0 | 0 | 0 | 22
2020-03-14 | B57399 | 2 | 중탄소 | SCM440J |  | Al 탈산 | B | 38 | 53 | 52550 | 83.63 | D | D |  | D | 1 |  | 1 | 1540 | 1556 | 6400 |  |  | 6400 | 64.24 | 16 | 99632 | 1637 |  | N | 41 | 33 | [7 empty] | 김익규 | 3 |  |  |  |  | Y |  |  |  | 263.06 | 0 | A |  | 1619 | 1 | 0.15 | 1565 | 1.46 | 70 | 25 | 211 | 3:31 | 15 | 19 | 0 | 0 |  | 0 | 0 |  | AR | 2020-03-14 12:10 | 2020-03-14 12:59 | 49 | 2020-03-14 12:04 | 55 |  |  |  |  | N | [8 empty] | 5 | 17.24 | 0 | [23 empty] | 0 | 0 | A | [9 empty] | 1032 | 0 | 21 | 0 | 0 | 165 | 0 | 604 | 0 | 241 | 0 | 0 | 0 | 0
2020-03-14 | C54907 | 3 | 중탄소 | AE15B38M | 연주종료 | Al 탈산 | T | 30 | 63 | 49350 | 122.92 | D | D | D |  | 1 |  | 1 | 1535 | 1559 | 7800 |  |  | 7800 | 79.08 | 36 | 98640 | 1620 |  | Y | 59 | 49 |  |  |  | 05 |  |  |  | 박지웅 | 3 |  | Y |  |  | Y |  | 104.45 | 12-6 | 321.59 | 0 | A |  | 1628 | 2 | 0.39 | 1565 | 1.34 | 68 | 26 | 306 | 5:06 | 20 | 20 | 0 | 0 |  | 0 | 15 |  | AR | 2020-03-14 13:14 |  | 19 | 2020-03-14 12:56 | 37 |  |  |  |  | Y | [5 empty] | N |  |  |  | 10.06 | 0 | [23 empty] | 1.82 | 0 | A | [9 empty] | 0 | 0 | 1165 | 0 | 0 | 0 | 0 | 550 | 0 | 300 | 0 | 0 | 0 | 20 |  |  | 5 | 0.3845
2020-03-14 | A57547 | 1 | 고탄소 | AE1055LS |  | Al 탈산 | B | 10 | 14 | 52000 | 74.82 | D | D | D |  | 1 | 1 |  | 1520 | 1554 | 4600 |  |  | 4600 | 54.37 | 10 | 84610 | 1593 |  | Y | 41 | 25 | [7 empty] | 김덕진 | 2 |  | Y |  |  |  |  | 104.1 | 13-7 | 43.71 | 103.5 | A |  | 1593 | 3 | 0.23 | 1552 | 1.21 | 68 | 35 | 247 | 4:07 | 25 | 25 | 60 | 0 |  | 0 |  |  | N2 | 2020-03-14 12:58 | 2020-03-14 13:29 | 31 | 2020-03-14 12:58 | 32 |  |  |  |  | Y |  |  |  | Y | [5 empty] | 0 | 202.31 | [23 empty] | 4.01 | 5.94 | A | [9 empty] | 40 | 0 | 783 | 14 | 0 | 0 | 0 | 450 | 0 | 549 | 0 | 0 | 0 | 37
2020-03-14 | B57400 | 2 | 중탄소 | SCM440J |  | Al 탈산 | B | 11 | 70 | 48750 | 84.8 | D | D |  | D | 1 |  | 1 | 1540 | 1547 | 6600 |  |  | 6600 | 44.84 | 22 | 147189 | 1635 |  | Y | 42 | 34 | [7 empty] | 김익규 | 3 |  |  |  |  | Y |  | 94.05 | 11-5 | 252.84 | 0 | A |  | 1606 | 1 | 0.1 | 1606 | 0 | 111 | 28 | 207 | 3:27 | 15 | 15 | 0 | 0 |  | 0 | 0 |  | AR | 2020-03-14 13:10 | 2020-03-14 13:59 | 49 | 2020-03-14 13:02 | 57 |  |  |  |  | Y | [5 empty] | N |  |  | 5 | 9.25 | 0 | [23 empty] | 0 | 0 | A | [9 empty] | 1189 | 0 | 164 | 0 | 0 | 152 | 0 | 748 | 0 | 265 | 0 | 0 | 0 | 10
2020-03-14 | C54908 | 3 | 중탄소 | AE15B38M | 연주종료 | Al 탈산 | T | 6 | 58 | 48300 | 110.38 | D | D | A |  | 1 |  | 1 | 1535 | 1588 | 7300 |  |  | 7300 | 74.01 | 36 | 98640 | 1639 | 724 | Y | 54 | 45 |  |  |  | 05 |  |  |  | 박지웅 | 2 |  | Y |  |  | Y |  | 101.65 | 12-4 | 121.13 | 0 | A |  | 1637 | 2 | 0.39 | 1573 | 1.49 | 76 | 32 | 314 | 5:14 | 20 | 20 | 0 | 0 |  | 0 | 14 |  | AR | 2020-03-14 14:20 |  | 34 | 2020-03-14 14:06 | 49 |  |  |  |  | Y | [5 empty] | N |  |  | 5 | 10.23 | 0 | [23 empty] | 0 | 0 | A | [9 empty] | 0 | 0 | 1052 | 0 | 0 | 0 | 0 | 591 | 0 | 301 | 0 | 0 | 0 | 33 |  |  | 5 | 0.214
2020-03-14 | A57548 | 1 | 고탄소 | AE1055LS |  | Al 탈산 | B | 18 | 20 | 50800 | 73.55 | D | D | D |  | 1 | 1 |  | 1520 | 1557 | 4900 |  |  | 4900 | 48.26 | 12 | 101532 | 1604 |  | Y | 40 | 26 | [7 empty] | 김덕진 | 2 |  | Y | N |  |  |  | 107.8 | 13-9 | 62.77 | 150.77 | A |  | 1604 | 3 | 0.23 | 1558 | 1.39 | 74 | 37 | 244 | 4:04 | 25 | 25 | 61 | 0 |  | 0 |  |  | N2 | 2020-03-14 13:58 | 2020-03-14 14:33 | 36 | 2020-03-14 13:57 | 36 |  |  |  |  | Y |  |  |  | Y | [5 empty] | 0 | 196.42 | [23 empty] | 4.01 | 7.02 | A | [9 empty] | 59 | 0 | 846 | 15 | 0 | 0 | 0 | 398 | 0 | 292 | 0 | 0 | 0 | 68
2020-03-14 | B57401 | 2 | 중탄소 | AE4140Q |  | Al 탈산 | B | 35 | 4 | 55000 | 110.77 | D | D |  | A | 1 |  | 1 | 1540 | 1545 | 8100 |  |  | 8100 | 188.97 | 6 | 42864 | 1635 |  | Y | 52 | 48 | [7 empty] | 김익규 | 2 |  |  |  |  | Y |  | 98.8 | 13-3 | 311.59 | 0 | A |  | 1626 | 1 | 0.1 | 1560 | 1.37 | 66 | 31 | 396 | 6:36 | 18 | 18 | 0 | 0 |  | 0 | 0 |  | AR | 2020-03-14 14:35 | 2020-03-14 15:00 | 26 | 2020-03-14 14:17 | 44 |  |  |  |  | Y | [8 empty] | 5 | 18.25 | 0 | [20 empty] | 0.98 |  |  | 0.12 | 0.12 | B | [9 empty] | 1362 | 0 | 220 | 0 | 0 | 191 | 0 | 802 | 0 | 307 | 0 | 0 | 0 | 45 |  |  | 19
2020-03-14 | A57549 | 1 | 고탄소 | AE1055LS |  | Al 탈산 | B | 31 | 36 | 51100 | 73.42 | D | A | A |  | 1 | 1 |  | 1520 | 1559 | 4600 |  |  | 4600 | 45.31 | 12 | 101532 | 1593 |  | Y | 40 | 29 |  |  | A57546 |  |  |  |  | 김덕진 | 3 |  |  | Y |  |  |  | 103.75 | 13-1 | 200.52 | 0 | A |  | 1593 | 3 | 0.22 | 1553 | 1.21 | 69 | 31 | 236 | 3:56 | 25 | 25 | 62 | 0 |  | 0 |  |  | N2 | 2020-03-14 14:56 | 2020-03-14 15:38 | 42 | 2020-03-14 14:54 | 44 | [8 empty] | Y | [5 empty] | 0 | 191.06 | [23 empty] | 4.01 | 8.16 | A | [9 empty] | 76 | 0 | 836 | 20 | 0 | 0 | 0 | 497 | 0 | 397 | 0 | 0 | 0 | 44
2020-03-14 | C54909 | 3 | 중탄소 | AE15B38M | 연주종료 | Al 탈산 | T | 32 | 13 | 53700 | 106.93 | A | A | A |  | 1 |  | 1 | 1535 | 1554 | 7100 |  |  | 7100 | 78.52 | 33 | 90420 | 1633 |  | Y | 47 | 44 |  |  | C54906 | 05 |  |  |  | 박지웅 | 2 |  | Y |  |  | Y | 4 | 96.45 | 12-8 | 234.37 | 0 | A |  | 1631 | 2 | 0.4 | 1563 | 1.51 | 66 | 30 | 328 | 5:28 | 20 | 20 | 0 | 0 |  | 0 | 15 |  | AR | 2020-03-14 15:48 |  | 27 | 2020-03-14 15:33 | 42 |  |  |  |  | Y | [5 empty] | N |  |  | 5 | 9.26 | 0 | [23 empty] | 0 | 0 | A | [9 empty] | 80 | 0 | 630 | 0 | 0 | 0 | 0 | 395 | 0 | 299 | 0 | 0 | 0 | 50 |  |  | 5 | 0.0475
2020-03-14 | B57402 | 2 | 중탄소 | AE4140Q | TUNDISH교체전 | Al 탈산 | B | 36 | 70 | 48800 | 87.7 | A | A |  | A | 1 |  | 1 | 1540 | 1546 | 7200 |  |  | 7200 | 67.88 | 14 | 106062 | 1624 |  | Y | 41 | 37 | [7 empty] | 김익규 | 2 |  |  |  |  | N |  | 106.3 | 12-6 | 325.54 | 0 | A |  | 1616 | 1 | 0.09 | 1559 | 1.47 | 65 | 30 | 245 | 4:05 | 18 | 18 | 0 | 0 |  | 0 | 0 |  | AR | 2020-03-14 15:40 | 2020-03-14 16:06 | 25 | 2020-03-14 15:27 | 38 |  |  |  |  | Y | [8 empty] | 4.5 | 11.66 | 0 | [20 empty] | 0.82 |  |  | 0.17 | 0.17 | A | [9 empty] | 1426 | 0 | 448 | 0 | 0 | 221 | 0 | 601 | 0 | 200 | 0 | 0 | 0 | 22 |  |  | 21
2020-03-14 | A57550 | 1 | 고탄소 | AE1055LS |  | Al 탈산 | B | 19 | 21 | 52300 | 80.35 | A | A | A |  | 1 | 1 |  | 1520 | 1579 | 4600 |  |  | 4600 | 45.31 | 12 | 101532 | 1590 | 362 | Y | 41 | 30 |  |  | A57547 |  |  |  |  | 정용태 | 3 |  |  | Y |  |  |  | 105.5 | 13-6 | 0 | 207.66 | A |  | 1590 | 3 | 0.22 | 1555 | 0.88 | 71 | 32 | 280 | 4:40 | 25 | 25 | 63 | 0 |  | 0 |  |  | N2 | 2020-03-14 16:01 | 2020-03-14 16:39 | 38 | 2020-03-14 16:01 | 38 | [8 empty] | Y | [5 empty] | 0 | 280.5 | [23 empty] | 9.36 | 8.72 | A | [9 empty] | 21 | 0 | 847 | 41 | 0 | 0 | 0 | 641 | 0 | 392 | 0 | 0 | 0 | 77
2020-03-14 | B57403 | 2 | 중탄소 | SM45CB | TUNDISH교체 | Si 탈산 | B | 38 | 54 | 52100 | 109.95 | A | A |  | A | 1 |  | 1 | 1540 | 1554 | 8200 |  |  | 8200 | 80.83 | 12 | 101452 | 1674 |  | Y | 51 | 44 | [7 empty] | 박용우 | 2 |  |  |  |  | Y |  | 96 | 11-9 | 246.09 | 0 | A |  | 1645 | 1 | 0.09 | 1584 | 1.21 | 91 | 36 | 433 | 7:13 | 14 | 21 | 0 | 0 |  | 0 | 0 |  | N2 | 2020-03-14 16:59 | 2020-03-14 17:37 | 38 | 2020-03-14 16:48 | 49 |  |  |  |  | Y | [8 empty] | 4.5 | 0 | 16.3 | [19 empty] | 2.92 | 1.57 |  |  | 0.1 | 0.1 | A | [9 empty] | 0 | 0 | 421 | 0 | 0 | 101 | 0 | 1147 | 0 | 459 | 253 | 0 | 0 | 12 |  |  | 9 |  | 1
2020-03-14 | C54910 | 3 | 중탄소 | AE15B38M | 연주종료 | Al 탈산 | T | 37 | 64 | 50150 | 107.08 | A | A | A |  | 1 |  | 1 | 1535 | 1550 | 7000 |  |  | 7000 | 70.97 | 36 | 98640 | 1651 |  | Y | 46 | 42 |  |  | C54907 | 05 |  |  |  | 정종훈 | 2 |  | Y |  |  | Y |  | 97.9 | 11-9 | 342.18 | 0 | A |  | 1629 | 2 | 0.39 | 1570 | 1.31 | 73 | 34 | 320 | 5:20 | 20 | 20 | 0 | 0 |  | 0 | 17 |  | AR | 2020-03-14 17:10 |  | 23 | 2020-03-14 16:54 | 39 |  |  |  |  | Y | [5 empty] | N |  |  | 5 | 7.89 | 0 | [23 empty] | 0.56 | 0 | B | [9 empty] | 0 | 0 | 469 | 0 | 0 | 0 | 0 | 402 | 0 | 300 | 0 | 0 | 0 | 11 |  |  | 5 | 0.1215
2020-03-14 | A57551 | 1 | 고탄소 | AE1055LS |  | Al 탈산 | B | 10 | 15 | 51500 | 84.65 | A | A | A |  | 1 | 1 |  | 1520 | 1550 | 5300 |  |  | 5300 | 52.2 | 12 | 101532 | 1598 |  | Y | 41 | 33 |  |  | A57548 |  |  |  |  | 정용태 | 3 |  |  | Y |  |  |  | 105.75 | 13-8 | 0 | 233.89 | A |  | 1598 | 3 | 0.22 | 1555 | 1.02 | 71 | 34 | 285 | 4:45 | 25 | 26 | 64 | 0 |  | 0 |  |  | N2 | 2020-03-14 17:03 | 2020-03-14 17:41 | 38 | 2020-03-14 17:01 | 40 | [14 empty] | 0 | 277.96 | [23 empty] | 0.02 | 0 | A |  |  | 5.902 | 27.538 | 54.593 | 0.228 | 9.249 | 1.982 | 1811.35 | 63 | 0 | 824 | 0 | 0 | 0 | 0 | 692 | 0 | 597 | 145 | 0 | 0 | 71
2020-03-14 | B57404 | 2 | 중탄소 | SM45CB |  | Si 탈산 | B | 11 | 71 | 48600 | 81.77 | A | A |  | A | 1 |  | 1 | 1540 | 1536 | 7000 |  |  | 7000 | 74.68 | 11 | 93731 | 1635 |  | Y | 41 | 34 | [7 empty] | 임현진 | 2 |  |  |  |  | Y |  | 98.1 | 11-8 | 205.48 | 0 | A |  | 1627 | 1 | 0.18 | 1567 | 1.75 | 74 | 32 | 260 | 4:20 | 14 | 15 | 0 | 0 |  | 0 | 0 |  | N2 | 2020-03-14 17:48 | 2020-03-14 18:37 | 49 | 2020-03-14 17:39 | 58 |  |  |  |  | Y | [8 empty] | 4.5 | 0 | 17.68 | [23 empty] | 0.07 | 0.07 | A | [9 empty] | 0 | 0 | 496 | 0 | 0 | 98 | 0 | 803 | 0 | 315 | 102 | 0 | 0 | 33 |  |  | 9
2020-03-14 | A57552 | 1 | 고탄소 | AE1055LS |  | Al 탈산 | B | 18 | 21 | 51700 | 82.28 | A | A | A |  | 1 | 1 |  | 1520 | 1565 | 4600 |  |  | 4600 | 54.37 | 10 | 84610 | 1594 |  | Y | 45 | 34 |  |  | A57549 |  |  |  |  | 정용태 | 3 |  |  | Y |  |  |  | 106.65 | 13-8 | 0 | 161.05 | A |  | 1594 | 3 | 0.23 | 1558 | 1 | 74 | 35 | 313 | 5:13 | 25 | 25 | 65 | 0 |  | 0 |  |  | N2 | 2020-03-14 18:00 | 2020-03-14 18:43 | 43 | 2020-03-14 17:58 | 45 | [14 empty] | 0 | 260.05 | [23 empty] | 2.12 | 0 | A |  |  | 10.635 | 28.161 | 54.496 | 0.194 | 5.124 | 1.935 | 1478.79 | 45 | 0 | 859 | 0 | 0 | 0 | 0 | 299 | 0 | 298 | 0 | 0 | 0 | 70
2020-03-14 | C54911 | 3 | 중탄소 | AE15B38M | 연주종료 | Al 탈산 | T | 30 | 64 | 49550 | 98.35 | A | A | A |  | 1 |  | 1 | 1535 | 1608 | 6200 |  |  | 6200 | 62.85 | 36 | 98640 | 1651 |  | Y | 42 | 39 |  |  | C54908 | 05 |  |  |  | 도주용 | 2 |  | Y |  |  | Y | 4 | 102.25 | 12-4 | 155.82 | 0 | A |  | 1632 | 2 | 0.4 | 1569 | 1.4 | 72 | 36 | 325 | 5:25 | 20 | 20 | 0 | 0 |  | 0 | 12 |  | AR | 2020-03-14 18:25 |  | 26 | 2020-03-14 18:13 | 38 |  |  |  |  | Y | [5 empty] | N |  |  | 4.5 | 9.46 | 0 | [23 empty] | 0 | 0 | A | [9 empty] | 0 | 0 | 272 | 0 | 0 | 0 | 0 | 602 | 0 | 301 | 0 | 0 | 0 | 25 |  |  | 5 | 0.016
2020-03-14 | B57405 | 2 | 중탄소 | AE15B38M | TUNDISH교체전 | Al 탈산 | T | 35 | 5 | 54650 | 117.98 | A | A | A |  | 1 |  | 1 | 1540 | 1536 | 7500 |  |  | 7500 | 88.3 | 31 | 84940 | 1665 |  | Y | 47 | 41 | Cr % OVER로 강종변경 | [6 empty] | 임현진 | 2 |  |  |  |  | Y |  | 103.65 | 13-8 | 277.1 | 0 | A |  | 1642 | 2 | 0.39 | 1574 | 1.94 | 77 | 47 | 303 | 5:03 | 20 | 20 | 0 | 0 |  | 0 |  |  | AR | 2020-03-14 19:20 |  | 53 | 2020-03-14 19:03 | 70 |  |  |  |  | Y | [5 empty] | N |  |  |  | 8.22 | 0 | Cr % over 강종변경 | [22 empty] | 0.17 | 0 | B | [9 empty] | 0 | 0 | 654 | 0 | 0 | 193 | 0 | 502 | 0 | 205 | 0 | 0 | 0 | 54 |  |  | 5 | 0.2365
2020-03-14 | A57553 | 1 | 고탄소 | AE1055LS |  | Al 탈산 | B | 31 | 37 | 51800 | 95.42 | A | A | A |  | 1 | 1 |  | 1520 | 1564 | 5100 |  |  | 5100 | 50.23 | 12 | 101532 | 1597 |  | Y | 40 | 33 | [7 empty] | 정용태 | 3 |  |  | N |  |  |  | 105.4 | 13-2 | 0 | 184.41 | A |  | 1582 | 3 | 0.22 | 1550 | 0.57 | 66 | 33 | 260 | 4:20 | 25 | 25 | 66 | 0 |  | 0 |  |  | N2 | 2020-03-14 19:09 | 2020-03-14 19:46 | 37 | 2020-03-14 19:09 | 37 | [14 empty] | 0 | 322.83 | [23 empty] | 8.89 | 0 | A | [9 empty] | 30 | 0 | 862 | 0 | 0 | 0 | 0 | 1242 | 0 | 886 | 244 | 0 | 0 | 48
2020-03-14 | C54912 | 3 | 중탄소 | SM45CB |  | Si 탈산 | B | 6 | 59 | 48200 | 86.33 | A | A |  | A | 1 |  | 1 | 1535 | 1536 | 5800 |  |  | 5800 | 62.39 | 11 | 92971 | 1593 |  | Y | 42 | 32 |  |  | C54909 | 05 |  |  |  | 정종훈 | 2 |  | Y | N |  | Y |  | 93.2 | 11-6 | 192.86 | 0 | A |  | 1598 | 1 | 0.46 | 1598 | 0 | 105 | 29 | 229 | 3:49 | 14 | 14 | 0 | 0 |  | 0 | 0 |  | N2 | 2020-03-14 19:25 | 2020-03-14 19:38 | 14 | 2020-03-14 19:17 | 21 |  |  |  |  | Y | [8 empty] | 5 | 1.84 | 16.09 | [23 empty] | 0 | 0 | A |  |  | 6.133 | 32.974 | 47.872 | 0.289 | 7.805 | 1.451 | 1420.13 | 0 | 0 | 225 | 0 | 0 | 0 | 0 | 701 | 0 | 300 | 0 | 0 | 0 | 27
2020-03-14 | B57406 | 2 | 중탄소 | SM45CB |  | Si 탈산 | B | 36 | 71 | 48950 | 95.37 | A | A |  | A | 1 |  | 1 | 1540 | 1564 | 6300 |  |  | 6300 | 67.92 | 11 | 92763 | 1597 |  | Y | 50 | 34 | [7 empty] | 임현진 | 2 |  |  |  |  | Y |  | 101.25 | 12-1 | 239.34 | 0 | A |  | 1613 | 1 | 0.18 | 1560 | 1.61 | 67 | 29 | 227 | 3:47 | 14 | 14 | 0 | 0 |  | 0 | 0 |  | N2 | 2020-03-14 20:09 | 2020-03-14 20:38 | 29 | 2020-03-14 19:56 | 42 |  |  |  |  | Y | [8 empty] | 5 | 0 | 22.95 | [23 empty] | 0 | 0 | A | [9 empty] | 0 | 0 | 523 | 0 | 0 | 102 | 0 | 799 | 0 | 310 | 102 | 0 | 0 | 44
2020-03-14 | A57554 | 1 | 고탄소 | AE1055LS |  | Al 탈산 | B | 20 | 1 | 53400 | 93.88 | A | A | A |  | 1 | 1 |  | 1520 | 1554 | 5200 |  |  | 5200 | 51.22 | 12 | 101532 | 1603 |  | Y | 41 | 31 | A57550 , 551 두히트 잔강처리함. |  | A57551 |  |  |  |  | 정용태 | 2 |  | Y | Y |  |  |  | 102.05 | 13-7 | 0 | 178.28 | A |  | 1603 | 3 | 0.39 | 1552 | 0.96 | 68 | 27 | 277 | 4:37 | 25 | 25 | 67 | 0 |  | 0 |  |  | N2 | 2020-03-14 20:08 | 2020-03-14 20:46 | 38 | 2020-03-14 20:08 | 38 | [14 empty] | 0 | 342.59 | [23 empty] | 38.41 | 0 | A | [9 empty] | 51 | 0 | 746 | 0 | 0 | 0 | 0 | 623 | 0 | 398 | 0 | 0 | 0 | 64
2020-03-14 | C54913 | 3 | 중탄소 | SM45CILS2 |  | Al 탈산 | I | 32 | 14 | 55600 | 118.83 | A | A | A |  | 1 |  | 1 | 1560 | 1611 | 8000 |  |  | 8000 | 78.43 | 12 | 102000 | 1665 |  | INGOT | 47 | 44 |  |  | C54910 | 05 |  |  |  | 도주용 |  |  | Y |  |  | Y | 4 | 104.8 | 13-7 | 156.37 | 0 | A |  | 1658 | 2 | 0.39 | 1570 | 1.96 | 76 |  | 455 | 7:35 | 20 | 25 | 0 | 0 |  | 0 | 27 |  | N2 | 2020-03-14 21:03 |  | 15 | 2020-03-14 20:36 | [5 empty] | Y | [5 empty] | N |  |  | 2.5 | 10.93 | 0 | [18 empty] | 1.2 |  |  |  |  | 0.01 | 0 | A | [9 empty] | 228 | 0 | 327 | 0 | 0 | 0 | 0 | 1855 | 0 | 301 | 202 | 0 | 0 | 68
2020-03-14 | A57555 | 1 | 고탄소 | AE1055LS |  | Al 탈산 | B | 19 | 22 | 52600 | 98.45 | A | A | A |  | 1 | 1 |  | 1520 | 1569 | 5600 |  |  | 5600 | 55.16 | 12 | 101532 | 1604 |  | Y | 42 | 32 |  |  | A57552 |  |  |  |  | 정용태 | 3 |  |  | Y |  |  |  | 102 | 13-2 | 0 | 255.9 | A |  | 1604 | 3 | 0.27 | 1557 | 0.82 | 73 | 34 | 334 | 5:34 | 25 | 25 | 68 | 0 |  | 0 |  |  | N2 | 2020-03-14 21:12 | 2020-03-14 21:48 | 35 | 2020-03-14 21:12 | 36 | [14 empty] | 0 | 396.25 | [23 empty] | 42.66 | 0 | A | [9 empty] | 64 | 0 | 792 | 0 | 0 | 0 | 0 | 792 | 0 | 697 | 148 | 0 | 0 | 40
2020-03-14 | B57407 | 2 | 중탄소 | SM45CB |  | Si 탈산 | B | 38 | 55 | 52150 | 89.45 | A | A |  | A | 1 |  | 1 | 1540 | 1554 | 5900 |  |  | 5900 | 63.98 | 11 | 92216 | 1647 |  | Y | 41 | 29 | [15 empty] | 93.55 | 11-7 | 196.71 | 0 | A |  | 1620 | 1 | 0.22 | 1564 | 1.26 | 71 | 32 | 324 | 5:24 | 14 | 15 | 0 | 0 |  | 0 | 0 |  | N2 | 2020-03-14 21:07 | 2020-03-14 21:39 | 32 | 2020-03-14 20:58 | 42 |  |  |  |  | Y | [8 empty] | 5 | 0 | 23.63 | [23 empty] | 0.15 | 0.15 | A | [9 empty] | 0 | 0 | 512 | 0 | 0 | 97 | 0 | 501 | 0 | 207 | 0 | 0 | 0 | 33
2020-03-14 | C54914 | 3 | 저탄소 | AE15B18C | 연주시작 | Si 탈산 | T | 37 | 65 | 50550 | 133.93 | A | C | C |  | 2 |  | 2 | 1550 | 1571 | 7000 | 9500 |  | 16500 | 166.85 | 36 | 98892 | 1659 |  | Y | 76 | 41 |  | Y | C54910 | 05 |  |  |  | 정종훈 | 2 |  |  | Y |  | Y |  | 102.45 | 12-4 | 107.7 | 0 | A |  | 1648 | 2 | 0.42 | 1603 | 1.15 | 90 | 46 | 300 | 5:00 | 13 | 13 | 0 | 0 |  | 0 | 19 |  | AR | 2020-03-15 01:02 |  | 24 | 2020-03-15 00:43 | 43 |  |  |  |  | Y | [5 empty] | N |  |  |  | 11.54 | 0 | [23 empty] | 0 | 0 | A | [9 empty] | 171 | 0 | 278 | 0 | 0 | 0 | 0 | 794 | 0 | 300 | 0 | 0 | 0 | 6 |  |  | 21 |  | 1
2020-03-14 | A57556 | 1 | 고탄소 | AE1055LS |  | Al 탈산 | B | 10 | 16 | 52100 | 101.27 | A | A | C |  | 1 | 1 |  | 1520 | 1563 | 6200 |  |  | 6200 | 73.28 | 10 | 84610 | 1607 | 361 | Y | 41 | 40 |  |  | A57553 |  |  |  |  | 정용태 | 3 |  |  | Y |  |  |  | 107.25 | 13-10 | 0 | 226.25 | A |  | 1607 | 3 | 0.27 | 1562 | 0.76 | 78 | 43 | 300 | 5:00 | 25 | 25 | 69 | 0 |  | 0 |  |  | N2 | 2020-03-14 22:13 | 2020-03-14 22:47 | 33 | 2020-03-14 22:13 | 34 |  |  |  |  | Y |  |  |  | Y | [5 empty] | 0 | 401.88 | [23 empty] | 47.48 | 0 | A | [9 empty] | 62 | 0 | 806 | 35 | 0 | 0 | 0 | 826 | 0 | 696 | 148 | 0 | 0 | 48
2020-03-14 | B57408 | 2 | 중탄소 | SM45CB |  | Si 탈산 | B | 11 | 72 | 48700 | 83.18 | A | A |  | A | 1 |  | 1 | 1540 | 1577 | 4900 |  |  | 4900 | 32.28 | 18 | 151794 | 1625 |  | Y | 41 | 26 | [7 empty] | 임현진 | 2 |  |  |  |  | Y |  |  |  | 185.09 | 0 | A |  | 1615 | 1 | 0.16 | 1556 | 2 | 63 | 26 | 350 | 5:50 | 14 | 15 | 0 | 0 |  | 0 | 0 |  | N2 | 2020-03-14 22:05 | 2020-03-14 22:38 | 33 | 2020-03-14 21:48 | 50 | [14 empty] | 0 | 15.57 | [23 empty] | 0.22 | 0.22 | A | [9 empty] | 0 | 0 | 531 | 0 | 0 | 102 | 0 | 553 | 0 | 206 | 0 | 0 | 0 | 22
2020-03-14 | C54915 | 3 | 중탄소 | SM45C |  | Si 탈산 | B | 30 | 65 | 49650 | 134.63 | A | C | C |  | 1 |  | 1 | 1535 | 1541 | 9100 |  |  | 9100 | 96.83 | 12 | 93977 | 1652 |  | N | 70 | 53 | 인고트3톤처리 .14번에 유재. | [7 empty] | 2 |  |  |  |  | Y |  | 102.95 | 12-4 | 365.16 | 0 | A |  | 1639 | 2 | 0.42 | 1575 | 1.68 | 82 | 32 | 361 | 6:01 | 15 | 15 | 0 | 0 |  | 0 | 27 |  | N2 | 2020-03-14 23:49 | 2020-03-15 00:44 | 55 | 2020-03-14 23:22 | 81 |  |  |  |  | Y | [5 empty] | Y |  |  |  | 9.96 | 0 | [23 empty] | 0.03 | 0 | A | [9 empty] | 0 | 92 | 0 | 149 | 0 | 0 | 0 | 698 | 0 | 299 | 0 | 0 | 0 | 98 |  |  | 5
2020-03-14 | A57557 | 1 | 고탄소 | AE1055LS |  | Al 탈산 | B | 31 | 38 | 51700 | 109.4 | A | C | C |  | 1 | 1 |  | 1520 | 1583 | 5000 |  |  | 5000 | 49.25 | 12 | 101532 | 1589 |  | Y | 43 | 31 | [7 empty] | 정용태 | 3 |  |  | Y |  |  |  | 107.35 | 13-4 | 0 | 264.67 | A |  | 1589 | 3 | 0.28 | 1553 | 0.55 | 69 | 41 | 360 | 6:00 | 25 | 25 | 70 | 0 |  | 0 |  |  | N2 | 2020-03-14 23:27 | 2020-03-14 23:50 | 23 | 2020-03-14 23:26 | 24 |  |  |  |  | Y |  |  |  | N | 열간보수기 유압 모터 고장 |  |  |  |  | 0 | 436.96 | [23 empty] | 61.43 | 0 | A | [9 empty] | 51 | 0 | 799 | 30 | 0 | 0 | 0 | 595 | 0 | 593 | 148 | 0 | 0 | 38
2020-03-14 | B57409 | 2 | 중탄소 | SM45C |  | Si 탈산 | B | 18 | 22 | 52250 | 99.1 | A | C |  | C | 1 |  | 1 | 1540 | 1545 | 6500 |  |  | 6500 | 127.21 | 6 | 51096 | 1625 | 365 | Y | 47 | 34 |  |  | B57405 | 05 |  |  |  | 임현진 | 2 |  |  | Y |  | Y |  | 101.85 | 13-2 | 284.4 | 0 | A |  | 1602 | 1 | 0.12 | 1557 | 1.07 | 64 | 25 | 674 | 11:14 | 15 | 14 | 0 | 0 |  | 0 | 0 |  | N2 | 2020-03-14 23:21 | 2020-03-14 23:38 | 17 | 2020-03-14 23:11 | 27 |  |  |  |  | Y | [9 empty] | 0 | 11.05 | [23 empty] | 0.78 | 0.78 | B | [9 empty] | 0 | 0 | 317 | 0 | 0 | 204 | 0 | 654 | 0 | 366 | 100 | 0 | 0 | 30
2020-03-14 | A57558 | 1 | 고탄소 | AE1055LS |  | Al 탈산 | B | 20 | 2 | 54000 | 91.3 | C | C | C |  | 1 | 1 |  | 1520 | 1552 | 6200 |  |  | 6200 | 61.06 | 12 | 101532 | 1590 |  | Y | 48 | 37 | [7 empty] | 박안희 | 2 |  |  | Y |  |  |  | 105.05 | 14-1 | 1.26 | 271.16 | A |  | 1590 | 3 | 0.28 | 1552 | 0.88 | 68 | 33 | 313 | 5:13 | 25 | 25 | 71 | 0 |  | 0 |  |  | N2 | 2020-03-15 00:14 | 2020-03-15 00:51 | 37 | 2020-03-15 00:13 | 38 |  |  |  |  | Y |  |  |  | N | 열간보수기 유압 모터 고장 |  |  |  |  | 0 | 304.47 | [23 empty] | 80.46 | 0 | A | [9 empty] | 31 | 0 | 828 | 40 | 0 | 0 | 0 | 892 | 0 | 668 | 0 | 0 | 0 | 69
2020-03-14 | B57410 | 2 | 중탄소 | SM45C |  | Si 탈산 | B | 35 | 6 | 54500 | 148.12 | C | C |  | C | 1 |  | 1 | 1540 | 1567 | 7100 |  |  | 7100 | 72.63 | 12 | 97754 | 1617 |  | Y | 83 | 39 | [7 empty] | 고승만 | 2 |  |  |  |  | Y |  | 100.9 | 13-5 | 299.37 | 0 | A |  | 1630 | 1 | 0.12 | 1557 | 1.23 | 64 | 29 | 156 | 2:36 | 15 | 18 | 0 | 0 |  | 0 | 0 |  | N2 | 2020-03-15 01:12 | 2020-03-15 01:48 | 36 | 2020-03-15 00:45 | 63 |  |  |  |  | Y | [8 empty] | 4 | 0 | 19.72 | [23 empty] | 0.42 | 0.42 | A | [9 empty] | 0 | 0 | 12 | 0 | 0 | 179 | 0 | 504 | 0 | 411 | 0 | 0 | 0 | 45
2020-03-14 | A57559 | 1 | 고탄소 | AE1055LS |  | Al 탈산 | B | 19 | 23 | 52300 | 88.97 | C | C | C |  | 1 | 1 |  | 1520 | 1529 | 5900 |  |  | 5900 | 58.11 | 12 | 101532 | 1567 |  | N | 47 | 38 | [7 empty] | 박안희 | 2 |  |  | Y |  |  |  | 106.9 | 13-7 | 0 | 278.37 | A |  | 1567 | 3 | 0.28 | 1543 | 0.57 | 59 | 25 | 291 | 4:51 | 25 | 25 | 72 | 0 |  | 0 |  |  | N2 | 2020-03-15 01:16 | 2020-03-15 01:57 | 41 | 2020-03-15 01:15 | 42 |  |  |  |  | Y |  |  |  | Y | [5 empty] | 0 | 273.81 | [23 empty] | 85.66 | 0 | A | [9 empty] | 0 | 0 | 817 | 26 | 0 | 0 | 0 | 818 | 0 | 675 | 0 | 0 | 0 | 41
2020-03-14 | B57411 | 2 | 중탄소 | SM45C |  | Si 탈산 | B | 38 | 56 | 52050 | 92 | C | C |  | C | 1 |  | 1 | 1540 | 1547 | 6200 |  |  | 6200 | 66.64 | 11 | 93035 | 1625 | 355 | Y | 46 | 34 | [7 empty] | 고승만 | 2 |  |  |  |  | Y |  | 97.45 | 11-10 | 0 | 180.04 | A |  | 1602 | 1 | 0.1 | 1552 | 1.24 | 59 | 16 | 198 | 3:18 | 15 | 15 | 0 | 0 |  | 0 | 0 |  | N2 | 2020-03-15 01:59 | 2020-03-15 02:50 | 51 | 2020-03-15 01:50 | 60 |  |  |  |  | Y | [8 empty] | 5 | 0 | 8.26 | [23 empty] | 0.11 | 0.11 | A | [9 empty] | 0 | 0 | 252 | 0 | 0 | 141 | 0 | 703 | 0 | 502 | 0 | 0 | 0 | 13
2020-03-14 | C54916 | 3 | 저탄소 | AE15B18C | 연주종료 | Si 탈산 | T | 6 | 60 | 48450 | 98.43 | C | C | C |  | 1 |  | 1 | 1550 | 1543 | 8100 |  |  | 8100 | 75.61 | 39 | 107133 | 1631 |  | Y | 47 | 45 | [8 empty] | 2 |  |  |  |  | Y |  | 106.5 | 12-8 | 268.36 | 0 | A |  | 1624 | 2 | 0.42 | 1576 | 1.09 | 63 | 26 | 311 | 5:11 | 13 | 13 | 0 | 0 |  | 0 | 7 |  | AR | 2020-03-15 02:11 |  | 30 | 2020-03-15 02:03 | 38 |  |  |  |  | Y | [5 empty] | N |  |  |  | 9.64 | 0 | [23 empty] | 0 | 0 | A | [9 empty] | 350 | 0 | 269 | 0 | 0 | 0 | 0 | 397 | 0 | 200 | 0 | 0 | 0 | 34 |  |  | 6
2020-03-14 | A57560 | 1 | 고탄소 | AE1055LS |  | Al 탈산 | B | 10 | 17 | 51900 | 79.47 | C | C | C |  | 1 | 1 |  | 1520 | 1552 | 5300 |  |  | 5300 | 62.64 | 10 | 84610 | 1589 |  | Y | 42 | 39 | [7 empty] | 박안희 | 2 |  |  | Y |  |  |  | 106.85 | 13-9 | 0 | 256.59 | A |  | 1589 | 3 | 0.27 | 1561 | 0.76 | 77 | 34 | 270 | 4:30 | 25 | 25 | 73 | 0 |  | 0 |  |  | N2 | 2020-03-15 02:08 | 2020-03-15 03:00 | 52 | 2020-03-15 02:07 | 53 |  |  |  |  | Y |  |  |  | Y | [5 empty] | 0 | 231.53 | [23 empty] | 88.74 | 0 | A | [9 empty] | 0 | 0 | 722 | 16 | 0 | 0 | 0 | 595 | 0 | 554 | 0 | 0 | 0 | 28
2020-03-14 | B57412 | 2 | 중탄소 | SM45C |  | Si 탈산 | B | 11 | 73 | 48650 | 95.47 | C | C |  | C | 1 |  | 1 | 1540 | 1567 | 5800 |  |  | 5800 | 61.94 | 11 | 93632 | 1627 |  | Y | 45 | 38 | [7 empty] | 고승만 | 2 |  |  |  |  | Y |  | 97.65 | 11-7 | 0 | 211.29 | A |  | 1608 | 1 | 0.11 | 1555 | 1.29 | 62 | 17 | 244 | 4:04 | 15 | 16 | 0 | 0 |  | 0 | 0 |  | N2 | 2020-03-15 03:06 | 2020-03-15 03:50 | 44 | 2020-03-15 02:49 | 61 |  |  |  |  | Y | [8 empty] | 5.2 |  | 10.25 | [23 empty] | 0.3 | 0.3 | A | [9 empty] | 0 | 0 | 0 | 0 | 0 | 131 | 0 | 802 | 0 | 505 | 201 | 0 | 0 | 16
2020-03-14 | C54917 | 3 | 저탄소 | AE15B18C | 연주종료 | Si 탈산 | T | 36 | 72 | 48850 | 88.83 | C | C | C |  | 1 |  | 1 | 1550 | 1644 | 5900 |  |  | 5900 | 61.37 | 35 | 96145 | 1663 | 360 | Y | 41 | 35 | [8 empty] | 2 |  |  |  |  | Y |  | 101.75 | 12-2 | 228 | 0 | A |  | 1635 | 2 | 0.4 | 1588 | 1.21 | 75 | 31 | 313 | 5:13 | 13 | 13 | 0 | 0 |  | 0 | 8 |  | AR | 2020-03-15 03:19 |  | 34 | 2020-03-15 03:11 | 42 |  |  |  |  | Y | [5 empty] | N |  |  |  | 10.5 | 0 | [23 empty] | 0 | 0 | A | [9 empty] | 149 | 0 | 26 | 0 | 0 | 0 | 0 | 646 | 0 | 200 | 99 | 0 | 0 | 31 |  |  | 6
2020-03-14 | A57561 | 1 | 고탄소 | AE1055LS |  | Al 탈산 | B | 31 | 39 | 52600 | 86.45 | C | C | C |  | 1 | 1 |  | 1520 | 1538 | 5900 |  |  | 5900 | 58.11 | 12 | 101532 | 1602 |  | Y | 47 | 41 | [7 empty] | 박안희 | 2 |  |  | Y |  |  |  | 98 | 12-4 | 0 | 348.93 | A |  | 1602 | 3 | 0.28 | 1554 | 1.2 | 70 | 37 | 288 | 4:48 | 25 | 25 | 74 | 0 |  | 0 |  |  | N2 | 2020-03-15 03:24 | 2020-03-15 04:04 | 39 | 2020-03-15 03:24 | 40 |  |  |  |  | Y |  |  |  | Y | [5 empty] | 0 | 303.81 | [23 empty] | 98.88 | 0 | A | [9 empty] | 53 | 0 | 672 | 19 | 0 | 0 | 0 | 814 | 0 | 671 | 0 | 0 | 0 | 20
2020-03-14 | B57413 | 2 | 중탄소 | SM45C |  | Si 탈산 | B | 18 | 23 | 52300 | 83.93 | C | C |  | C | 1 |  | 1 | 1540 | 1566 | 6000 |  |  | 6000 | 39.65 | 18 | 151329 | 1625 |  | Y | 41 | 32 | [7 empty] | 고승만 | 2 |  |  |  |  | Y |  | 102.9 | 13-3 | 162.51 | 0 | A |  | 1612 | 1 | 0.1 | 1565 | 1.27 | 72 | 21 | 153 | 2:33 | 15 | 16 | 0 | 0 | 55 | 0 | 0 |  | N2 | 2020-03-15 04:02 | 2020-03-15 04:54 | 52 | 2020-03-15 03:52 | 62 |  |  |  |  | Y | [8 empty] | 4 | 0 | 10.6 | [23 empty] | 0.14 | 0.14 | A | [9 empty] | 0 | 0 | 139 | 0 | 0 | 131 | 0 | 652 | 0 | 405 | 0 | 0 | 0 | 14
2020-03-14 | C54918 | 3 | 저탄소 | AE15B18C | 연주종료 | Si 탈산 | T | 30 | 66 | 49550 | 87.75 | C | C | C |  | 1 |  | 1 | 1550 | 1615 | 5900 |  |  | 5900 | 58.05 | 37 | 101639 | 1638 |  | Y | 42 | 34 | [8 empty] | 2 |  |  |  |  | Y |  | 98.8 | 11-10 | 172.46 | 0 | A |  | 1636 | 2 | 0.41 | 1581 | 1.45 | 68 | 33 | 301 | 5:01 | 13 | 13 | 0 | 0 |  | 0 | 8 |  | AR | 2020-03-15 04:20 |  | 43 | 2020-03-15 04:12 | 51 |  |  |  |  | Y | [5 empty] | N |  |  |  | 10.58 | 0 | [23 empty] | 0 | 0 | A | [9 empty] | 73 | 0 | 0 | 0 | 0 | 0 | 0 | 502 | 0 | 255 | 0 | 0 | 0 | 35 |  |  | 6
2020-03-14 | A57562 | 1 | 고탄소 | AE1055LS |  | Al 탈산 | B | 20 | 3 | 53900 | 87.65 | C | C | C |  | 1 | 1 |  | 1520 | 1558 | 5500 |  |  | 5500 | 54.17 | 12 | 101532 | 1594 |  | Y | 44 | 35 | [7 empty] | 박안희 | 2 |  |  | Y |  |  |  | 106 | 14-1 | 0 | 249.06 | A |  | 1594 | 3 | 0.28 | 1553 | 0.98 | 69 | 35 | 319 | 5:19 | 25 | 25 | 75 | 0 |  | 0 |  |  | N2 | 2020-03-15 04:26 | 2020-03-15 04:59 | 33 | 2020-03-15 04:25 | 34 |  |  |  |  | Y |  |  |  | Y | [5 empty] | 0 | 320.43 | [23 empty] | 100.66 | 0 | A | [9 empty] | 50 | 0 | 773 | 42 | 0 | 0 | 0 | 814 | 0 | 696 | 0 | 0 | 0 | 61
2020-03-14 | B57414 | 2 | 중탄소 | AE1045M6 |  | Si 탈산 | B | 35 | 7 | 54550 | 107.5 | C | C |  | C | 1 |  | 1 | 1540 | 1576 | 5400 |  |  | 5400 | 119.55 | 6 | 45168 | 1627 | 360 | Y | 46 | 31 | [7 empty] | 고승만 | 2 |  |  |  |  | Y |  | 104.7 | 13-9 | 204.56 | 0 | A |  | 1614 | 1 | 0.09 | 1556 | 1.13 | 62 | 26 | 245 | 4:05 | 15 | 16 | 0 | 0 |  | 0 | 0 |  | AR | 2020-03-15 05:27 | 2020-03-15 06:02 | 35 | 2020-03-15 05:05 | 57 |  |  |  |  | Y | [8 empty] | 3.7 | 9.21 | 0 | [23 empty] | 0.2 | 0.2 | A | [9 empty] | 0 | 0 | 22 | 0 | 0 | 224 | 0 | 707 | 0 | 307 | 0 | 0 | 0 | 63
2020-03-14 | C54919 | 3 | 저탄소 | AE15B18C | TUNDISH교체전 | Si 탈산 | T | 37 | 66 | 50000 | 78.92 | C | C | C |  | 1 |  | 1 | 1550 | 1598 | 6400 |  |  | 6400 | 64.72 | 36 | 98892 | 1643 |  | Y | 42 | 36 | [8 empty] | 2 | [6 empty] | 99.15 | 11-10 | 220.03 | 0 | A |  | 1647 | 2 | 0.41 | 1593 | 1.86 | 80 | 34 | 299 | 4:59 | 13 | 13 | 0 | 0 |  | 0 | 9 |  | AR | 2020-03-15 05:17 |  | 50 | 2020-03-15 05:08 | 59 |  |  |  |  | Y | [5 empty] | N |  |  |  | 10.48 | 0 | [23 empty] | 0.51 | 0 | A | [9 empty] | 140 | 0 | 214 | 0 | 0 | 0 | 0 | 397 | 0 | 201 | 0 | 0 | 0 | 41 |  |  | 6
2020-03-14 | A57563 | 1 | 고탄소 | AE1055LS |  | Al 탈산 | B | 19 | 24 | 52800 | 85.9 | C | C | C |  | 1 | 1 |  | 1520 | 1541 | 5700 |  |  | 5700 | 56.14 | 12 | 101532 | 1578 |  | N | 45 | 34 | [7 empty] | 박안희 | 2 |  |  | Y |  |  |  | 106.2 | 13-6 | 0 | 263.35 | A |  | 1578 | 3 | 0.27 | 1549 | 0.74 | 65 | 27 | 325 | 5:25 | 25 | 25 | 76 | 0 |  | 0 |  |  | N2 | 2020-03-15 05:29 | 2020-03-15 06:08 | 39 | 2020-03-15 05:27 | 42 |  |  |  |  | Y |  |  |  | Y | [5 empty] | 0 | 258.24 | [23 empty] | 0.01 | 0 | A | [9 empty] | 0 | 0 | 727 | 66 | 0 | 0 | 0 | 746 | 0 | 668 | 0 | 0 | 0 | 67
2020-03-14 | B57415 | 2 | 중탄소 | AE1045M6 |  | Si 탈산 | B | 38 | 57 | 51700 | 90.33 | C | C |  | D | 1 |  | 1 | 1540 | 1604 | 4300 |  |  | 4300 | 44.79 | 13 | 96004 | 1615 |  | Y | 44 | 24 | [7 empty] | 고승만 | 2 |  |  |  |  | Y |  | 103.4 | 12-6 | 162.1 | 0 | A |  | 1606 | 1 | 0.11 | 1559 | 1.06 | 65 | 26 | 187 | 3:07 | 15 | 15 | 0 | 0 | 40 | 0 | 0 |  | AR | 2020-03-15 06:13 | 2020-03-15 07:05 | 52 | 2020-03-15 05:59 | 65 |  |  |  |  | Y | [9 empty] | 9.87 | 0 | [23 empty] | 0.11 | 0.11 | A | [9 empty] | 0 | 0 | 23 | 0 | 0 | 239 | 0 | 497 | 0 | 206 | 0 | 0 | 0 | 53 |  |  | 5
2020-03-14 | A57564 | 1 | 고탄소 | AE1055LS |  | Al 탈산 | B | 10 | 18 | 52200 | 101.42 | C | C | D |  | 1 | 1 |  | 1520 | 1561 | 4300 |  |  | 4300 | 42.35 | 12 | 101532 | 1603 |  | Y | 43 | 28 | [7 empty] | 박안희 | 2 |  |  | Y |  |  |  | 106.3 | 13-8 | 2.3 | 208.42 | A |  | 1603 | 3 | 0.24 | 1540 | 1.07 | 56 | 29 | 1583 | 26:23 | 25 | 25 | 77 | 0 |  | 0 |  |  | N2 | 2020-03-15 06:52 | 2020-03-15 07:08 | 16 | 2020-03-15 06:52 | 16 |  |  |  |  | Y |  |  |  | Y | [5 empty] | 0 | 330.4 | [23 empty] | 2.03 | 0 | A | [9 empty] | 0 | 0 | 663 | 0 | 0 | 0 | 0 | 597 | 0 | 551 | 0 | 0 | 0 | 30
2020-03-14 | B57416 | 2 | 중탄소 | AE1045M6 |  | Si 탈산 | B | 11 | 74 | 49000 | 85.42 | C | D |  | D | 1 |  | 1 | 1540 | 1566 | 5500 |  |  | 5500 | 56.41 | 13 | 97493 | 1627 |  | Y | 41 | 29 | [7 empty] | 고승만 | 2 |  |  |  |  | Y |  | 90.4 | 10-10 | 170.6 | 0 | A |  | 1608 | 1 | 0.09 | 1556 | 0 | 62 | 24 | 190 | 3:10 | 15 | 15 | 0 | 0 | 30 | 0 | 0 |  | AR | 2020-03-15 07:16 | 2020-03-15 08:09 | 53 | 2020-03-15 07:04 | 64 |  |  |  |  | Y | [8 empty] | 5.5 | 8.43 | 0 | [23 empty] | 0.05 | 0.05 | A | [9 empty] | 0 | 0 | 22 | 0 | 0 | 157 | 0 | 954 | 0 | 209 | 0 | 0 | 0 | 16 |  |  | 5
2020-03-15 | A57565 | 1 | 고탄소 | AE1055LS |  | Al 탈산 | B | 31 | 40 | 51700 | 93.75 | D | D | D |  | 1 | 1 |  | 1520 | 1553 | 5000 |  |  | 5000 | 49.25 | 12 | 101532 | 1600 |  | Y | 40 | 26 | [7 empty] | 김덕진 | 2 |  |  | Y |  |  |  | 105.85 | 13-2 | 50.05 | 121.55 | A |  | 1600 | 3 | 0.23 | 1545 | 1.02 | 61 | 31 | 258 | 4:18 | 25 | 25 | 78 | 0 |  | 0 |  |  | N2 | 2020-03-15 07:48 | 2020-03-15 08:10 | 21 | 2020-03-15 07:48 | 21 |  |  |  |  | Y |  |  |  | Y | [5 empty] | 0 | 341.58 | [23 empty] | 2.46 | 0.59 | A | [9 empty] | 31 | 0 | 836 | 15 | 0 | 0 | 0 | 297 | 0 | 300 | 0 | 0 | 0 | 41
2020-03-15 | C54920 | 3 | 저탄소 | SCM420HT | 연주시작 | Al 탈산 | T | 36 | 73 | 48450 | 104.33 | D | D | D |  | 1 |  | 1 | 1550 | 1519 | 9500 |  |  | 9500 | 102.89 | 33 | 92334 | 1659 |  | Y | 65 | 53 | [7 empty] | 박지웅 | 3 | [6 empty] | 94.9 | 11-5 | 152.52 | 162.33 | A |  | 1657 | 2 | 0.41 | 1599 | 2.23 | 89 | 35 | 394 | 6:34 | 13 | 13 | 0 | 0 |  | 0 | 10 |  | N2 | 2020-03-15 08:29 |  | 29 | 2020-03-15 08:17 | 42 |  |  |  |  | Y | [5 empty] | Y |  |  |  | 10.02 | 0 | [23 empty] | 0 | 0.52 | A | [9 empty] | 322 | 2544 | 43 | 0 | 0 | 0 | 0 | 1009 | 0 | 301 | 401 | 0 | 0 | 0 |  |  | 12 |  | 1
2020-03-15 | B57417 | 2 | 중탄소 | AE1045M6 | TUNDISH교체전 | Si 탈산 | B | 18 | 24 | 51950 | 89.77 | D | D |  | D | 1 |  | 1 | 1540 | 1526 | 6500 |  |  | 6500 | 72.48 | 14 | 89676 | 1625 |  | Y | 43 | 40 | [7 empty] | 김익규 | 3 |  |  |  |  | Y |  | 93.55 | 12-3 | 259.11 | 0 | A |  | 1620 | 1 | 0.13 | 1567 | 1.26 | 73 | 33 | 222 | 3:42 | 15 | 15 | 0 | 0 |  | 0 | 0 |  | AR | 2020-03-15 08:19 | 2020-03-15 09:05 | 46 | 2020-03-15 08:06 | 59 |  |  |  |  | Y | [8 empty] | 4.5 | 9.08 | 0 | [23 empty] | 0.1 | 0.1 | A | [9 empty] | 0 | 0 | 17 | 0 | 0 | 169 | 0 | 786 | 0 | 0 | 0 | 0 | 0 | 21 |  |  | 5
2020-03-15 | A57566 | 1 | 고탄소 | AE1055LS |  | Al 탈산 | B | 20 | 4 | 53500 | 82.58 | D | D | D |  | 1 | 1 |  | 1520 | 1617 | 2500 |  |  | 2500 | 29.55 | 10 | 84610 | 1592 |  | Y | 43 | 14 | [7 empty] | 김덕진 | 2 |  |  | Y |  |  |  | 103.15 | 13-8 | 9.54 | 139.17 | A |  | 1592 | 3 | 0.23 | 1555 | 0.93 | 71 | 35 | 260 | 4:20 | 25 | 25 | 79 | 0 |  | 0 |  |  | N2 | 2020-03-15 08:38 | 2020-03-15 09:11 | 33 | 2020-03-15 08:38 | 33 |  |  |  |  | Y |  |  |  | Y | [5 empty] | 0 | 260.25 | [23 empty] | 2.46 | 1.45 | A | [9 empty] | 31 | 0 | 814 | 0 | 0 | 0 | 0 | 298 | 0 | 294 | 0 | 0 | 0 | 52
2020-03-15 | C54921 | 3 | 저탄소 | SCM420HT | 연주종료 | Al 탈산 | T | 6 | 61 | 48300 | 88.58 | D | D | D |  | 1 |  | 1 | 1550 | 1545 | 8390 |  |  | 8390 | 83.29 | 36 | 100728 | 1619 |  | Y | 60 | 44 | [7 empty] | 박지웅 | 3 |  |  |  |  | Y |  |  |  | 1 | 232.64 | A |  | 1617 | 2 | 0.4 | 1577 | 1.9 | 67 | 27 | 289 | 4:49 | 13 | 13 | 0 | 0 |  | 0 | 10 |  | N2 | 2020-03-15 09:26 |  | -37 | 2020-03-15 09:19 | -29 |  |  |  |  | Y | [5 empty] | Y |  |  |  | 9.97 | 0 | [23 empty] | 0.02 | 0 | A |  |  | 6.815 | 30.987 | 49.884 | 0.476 | 7.319 | 1.609 | 1425.22 | 1211 | 557 | 57 | 297 | 0 | 0 | 0 | 615 | 0 | 299 | 0 | 0 | 0 | 0 |  |  | 5
2020-03-15 | B57418 | 2 | 저탄소 | 20MNCRS5HM8 | TUNDISH교체 | Si 탈산 | B | 35 | 8 | 54600 | 103.95 | D | D |  | D | 1 |  | 1 | 1555 | 1604 | 7800 |  |  | 7800 | 91.54 | 10 | 85210 | 1675 |  | Y | 44 | 39 | [7 empty] | 김익규 | 2 |  |  |  |  | Y |  |  |  | 0 | 217.91 | A |  | 1665 | 1 | 0.09 | 1596 | 0 | 87 | 30 | 257 | 4:17 | 18 | 20 | 0 | 0 |  | 0 | 0 |  | N2 | 2020-03-15 09:50 | 2020-03-15 10:26 | 37 | 2020-03-15 09:29 | 57 |  |  |  |  | Y | [8 empty] | 4 | 0 | 16.25 | [19 empty] | 2.27 |  |  |  | 0.15 | 0.15 | A | [9 empty] | 1099 | 626 | 0 | 611 | 0 | 0 | 0 | 782 | 0 | 0 | 0 | 0 | 0 | 0 |  |  | 7 |  | 1
2020-03-15 | A57567 | 1 | 고탄소 | AE1055LS |  | Al 탈산 | B | 19 | 25 | 51600 | 90.57 | D | D | D |  | 1 | 1 |  | 1520 | 1555 | 4900 |  |  | 4900 | 48.26 | 12 | 101532 | 1586 |  | Y | 46 | 36 | [7 empty] | 김덕진 | 2 |  | Y | [6 empty] | 276 | 0 | A |  | 1586 | 3 | 0.22 | 1559 | 0.63 | 75 | 41 | 227 | 3:47 | 25 | 25 | 80 | 0 |  | 0 |  |  | N2 | 2020-03-15 09:50 | 2020-03-15 10:12 | 21 | 2020-03-15 09:49 | 23 |  |  |  |  | Y |  |  |  | Y | [5 empty] | 0 | 281.97 | [23 empty] | 2.46 | 2.73 | A | [9 empty] | 69 | 0 | 837 | 8 | 0 | 0 | 0 | 298 | 0 | 195 | 0 | 0 | 0 | 19
2020-03-15 | B57419 | 2 | 저탄소 | 20MNCRS5HM8 |  | Si 탈산 | B | 38 | 58 | 52400 | 112.77 | D | D |  | D | 1 |  | 1 | 1555 | 1576 | 8200 |  |  | 8200 | 87.48 | 11 | 93731 | 1645 |  | Y | 50 | 42 | [7 empty] | 김익규 | 2 |  |  |  |  | Y |  | 97.5 | 11-10 | 0 | 242.65 | A |  | 1651 | 1 | 0.19 | 1579 | 0 | 70 | 29 | 254 | 4:14 | 18 | 19 | 0 | 0 |  | 0 | 0 |  | N2 | 2020-03-15 11:00 | 2020-03-15 11:27 | 27 | 2020-03-15 10:32 | 55 |  |  |  |  | Y | [8 empty] | 4.5 | 0 | 23.67 | [23 empty] | 0.23 | 0.23 | A | [9 empty] | 321 | 1297 | 0 | 674 | 0 | 0 | 0 | 498 | 0 | 0 | 0 | 0 | 0 | 0 |  |  | 5
2020-03-15 | C54922 | 3 | 저탄소 | SCM420HT | 연주종료 | Al 탈산 | T | 30 | 67 | 49600 | 82.02 | D | D | D |  | 1 |  | 1 | 1550 | 1567 | 6600 |  |  | 6600 | 71.48 | 33 | 92334 | 1636 |  | Y | 48 | 36 | [7 empty] | 박지웅 | 3 |  |  |  |  | Y |  | 99.2 | 11-10 | 91.67 | 80 | A |  | 1631 | 2 | 0.4 | 1580 | 1.96 | 70 | 24 | 337 | 5:37 | 13 | 13 | 0 | 0 |  | 0 | 10 |  | N2 | 2020-03-15 10:34 |  | 26 | 2020-03-15 10:25 | 34 |  |  |  |  | Y | [5 empty] | Y |  |  |  | 1.22 | 0.87 | [23 empty] | 0.48 | 0 | A |  |  | 11.416 | 27.543 | 48.206 | 0.138 | 4.222 | 1.75 | 1519.26 | 1564 | 120 | 39 | 199 | 0 | 0 | 0 | 815 | 0 | 300 | 0 | 0 | 0 | 0 |  |  | 5
2020-03-15 | A57568 | 1 | 고탄소 | AE1055LS |  | Al 탈산 | B | 10 | 19 | 51100 | 79.8 | D | D | D |  | 1 | 1 |  | 1520 | 1537 | 4900 |  |  | 4900 | 48.26 | 12 | 101532 | 1596 |  | Y | 41 | 27 | [7 empty] | 김덕진 | 2 |  |  | Y | [5 empty] | 242.27 | 0.73 | A |  | 1596 | 3 | 0.22 | 1559 | 0.97 | 75 | 37 | 234 | 3:54 | 25 | 25 | 81 | 0 |  | 0 |  |  | N2 | 2020-03-15 10:38 | 2020-03-15 11:22 | 43 | 2020-03-15 10:37 | 44 |  |  |  |  | Y |  |  |  | Y | [5 empty] | 0 | 248.61 | [23 empty] | 2.46 | 3.6 | A | [9 empty] | 36 | 0 | 828 | 20 | 0 | 0 | 0 | 296 | 0 | 296 | 0 | 0 | 0 | 48
2020-03-15 | C54923 | 3 | 저탄소 | SCM420HT | 연주종료 | Al 탈산 | T | 37 | 67 | 50400 | 85.62 | D | D | D |  | 1 |  | 1 | 1550 | 1599 | 6600 |  |  | 6600 | 66.74 | 36 | 98892 | 1648 |  | Y | 47 | 34 |  |  |  | 05 |  |  |  | 박지웅 | 3 |  | Y |  |  | Y |  | 101.7 | 12-2 | 64.9 | 91.51 | A |  | 1636 | 2 | 0.4 | 1593 | 1.54 | 83 | 36 | 432 | 7:12 | 13 | 13 | 0 | 0 |  | 0 | 10 |  | N2 | 2020-03-15 11:40 |  | 19 | 2020-03-15 11:28 | 31 |  |  |  |  | Y | [5 empty] | Y |  |  |  | 2.03 | 0 | [23 empty] | 0.32 | 0 | A | [9 empty] | 667 | 778 | 44 | 0 | 0 | 0 | 0 | 626 | 0 | 301 | 0 | 0 | 0 | 0 |  |  | 5
2020-03-15 | B57420 | 2 | 저탄소 | 20MNCRS5HM8 |  | Si 탈산 | B | 11 | 75 | 48450 | 101.1 | D | D |  | D | 1 |  | 1 | 1555 | 1567 | 7800 |  |  | 7800 | 83.22 | 11 | 93731 | 1626 |  | Y | 45 | 39 | [7 empty] | 김익규 | 3 |  |  |  |  | Y |  | 98.45 | 11-8 | 0 | 141 | A |  | 1639 | 1 | 0.16 | 1563 | 0 | 54 | 18 | 221 | 3:41 | 18 | 18 | 0 | 0 |  | 0 | 0 |  | N2 | 2020-03-15 12:02 | 2020-03-15 12:27 | 25 | 2020-03-15 11:40 | 47 |  |  |  |  | Y | [8 empty] | 5 | 0 | 17.61 | [23 empty] | 0.28 | 0.28 | A | [9 empty] | 368 | 1321 | 50 | 629 | 0 | 0 | 0 | 898 | 0 | 0 | 0 | 0 | 0 | 0 |  |  | 5
2020-03-15 | A57569 | 1 | 고탄소 | AE1055LS |  | Al 탈산 | B | 31 | 41 | 51400 | 90.25 | D | D | D |  | 1 | 1 |  | 1520 | 1558 | 5100 |  |  | 5100 | 50.23 | 12 | 101532 | 1592 |  | Y | 43 | 28 | [7 empty] | 김덕진 | 2 |  |  | Y |  |  |  | 109.3 | 13-6 | 0 | 174.29 | A |  | 1592 | 3 | 0.22 | 1544 | 1.07 | 60 | 26 | 249 | 4:09 | 25 | 25 | 82 | 0 |  | 0 |  |  | N2 | 2020-03-15 11:52 | 2020-03-15 12:26 | 34 | 2020-03-15 11:50 | 36 |  |  |  |  | Y |  |  |  | Y | [5 empty] | 0 | 226.55 | [23 empty] | 0.01 | 0 | A | [9 empty] | 0 | 0 | 809 | 32 | 0 | 0 | 0 | 696 | 0 | 540 | 0 | 0 | 0 | 60
2020-03-15 | C54924 | 3 | 저탄소 | SCM420HT | 연주종료 | Al 탈산 | T | 36 | 74 | 48350 | 90.78 | D | D | D |  | 1 |  | 1 | 1550 | 1560 | 7900 |  |  | 7900 | 82.17 | 35 | 96145 | 1627 |  | Y | 54 | 41 |  |  |  | 05 |  |  |  | 박지웅 | 3 |  | Y |  |  | Y |  | 99.45 | 11-9 | 131.14 | 30.45 | A |  | 1627 | 2 | 0.4 | 1586 | 1.46 | 76 | 40 | 382 | 6:22 | 13 | 13 | 0 | 0 |  | 0 | 10 |  | N2 | 2020-03-15 12:46 |  | 19 | 2020-03-15 12:36 | 28 |  |  |  |  | Y | [5 empty] | Y |  |  |  | 2.18 | 0 | [23 empty] | 1.16 | 0 | A | [9 empty] | 716 | 724 | 42 | 201 | 0 | 0 | 0 | 615 | 0 | 300 | 0 | 0 | 0 | 16 |  |  | 5
2020-03-15 | B57421 | 2 | 저탄소 | 20MNCRS5HM8 |  | Si 탈산 | B | 18 | 25 | 52350 | 98 | D | D |  | D | 1 |  | 1 | 1555 | 1577 | 7700 |  |  | 7700 | 75.3 | 12 | 102252 | 1657 |  | Y | 44 | 41 | [7 empty] | 김익규 | 2 |  |  |  |  | Y |  | 94.75 | 12-4 | 0 | 176.9 | A |  | 1635 | 1 | 0.12 | 1570 | 0 | 61 | 19 | 221 | 3:41 | 18 | 19 | 0 | 0 |  | 0 | 0 |  | N2 | 2020-03-15 12:55 | 2020-03-15 13:28 | 32 | 2020-03-15 12:37 | 51 |  |  |  |  | Y | [8 empty] | 4.5 | 0 | 12.03 | [23 empty] | 0.15 | 0.15 | A | [9 empty] | 797 | 822 | 30 | 606 | 0 | 0 | 0 | 783 | 0 | 0 | 0 | 0 | 0 | 0 |  |  | 5
2020-03-15 | A57570 | 1 | 고탄소 | AE1055LS |  | Al 탈산 | B | 20 | 5 | 53500 | 84.3 | D | D | D |  | 1 | 1 |  | 1520 | 1556 | 4400 |  |  | 4400 | 52 | 10 | 84610 | 1593 |  | Y | 42 | 37 | [7 empty] | 김덕진 | 2 |  | Y | N |  |  |  | 99.05 | 13-3 | 18.33 | 215.1 | A |  | 1593 | 3 | 0.23 | 1552 | 0.95 | 68 | 35 | 255 | 4:15 | 25 | 25 | 83 | 0 |  | 0 |  |  | N2 | 2020-03-15 13:07 | 2020-03-15 13:32 | 25 | 2020-03-15 13:07 | 25 | [14 empty] | 0 | 277.58 | [23 empty] | 1.74 | 0 | A | [9 empty] | 60 | 0 | 1496 | 0 | 0 | 0 | 0 | 295 | 0 | 200 | 0 | 0 | 0 | 30
2020-03-15 | B57422 | 2 | 저탄소 | 20MNCRS5HM8 |  | Si 탈산 | B | 35 | 9 | 53350 | 106.07 | D | D |  | D | 1 |  | 1 | 1555 | 1544 | 8900 |  |  | 8900 | 87.04 | 12 | 102252 | 1655 |  | Y | 51 | 44 | [7 empty] | 김익규 | 2 |  |  |  |  | Y |  | 99.05 | 13-2 | 0 | 236.73 | A |  | 1644 | 1 | 0.14 | 1580 | 1.54 | 71 | 31 | 268 | 4:28 | 18 | 19 | 0 | 0 |  | 0 | 0 |  | N2 | 2020-03-15 14:06 | 2020-03-15 14:25 | 20 | 2020-03-15 13:47 | 38 |  |  |  |  | Y | [8 empty] | 4 | 0 | 19.25 | [23 empty] | 0.11 | 0.11 | A | [9 empty] | 273 | 1304 | 33 | 516 | 0 | 0 | 0 | 866 | 0 | 0 | 0 | 0 | 0 | 0 |  |  | 5
2020-03-15 | C54925 | 3 | 저탄소 | SCM420HT | 연주종료 | Al 탈산 | T | 6 | 62 | 48150 | 95.73 | D | D | B |  | 1 |  | 1 | 1550 | 1567 | 7900 |  |  | 7900 | 77.73 | 37 | 101639 | 1567 |  | Y | 50 | 38 |  |  |  | 05 |  |  |  | 박지웅 | 3 |  | Y |  |  | Y |  | 101.35 | 12-3 | 31.05 | 322.71 | A |  | 1632 | 2 | 0.42 | 1584 | 1.6 | 74 | 38 | 358 | 5:58 | 13 | 13 | 0 | 0 |  | 0 | 10 |  | N2 | 2020-03-15 14:01 |  | 10 | 2020-03-15 13:45 | 26 |  |  |  |  | Y | [5 empty] | Y |  |  |  | 2.39 | 0 | [23 empty] | 1.16 | 0 | A | [9 empty] | 645 | 799 | 21 | 324 | 0 | 0 | 0 | 624 | 0 | 300 | 0 | 0 | 0 | 0
2020-03-15 | A57571 | 1 | 고탄소 | AE1055LS |  | Al 탈산 | B | 19 | 26 | 51900 | 79.8 | D | D | B |  | 1 | 1 |  | 1520 | 1531 | 5100 |  |  | 5100 | 60.28 | 10 | 84610 | 1604 |  | Y | 40 | 27 | [7 empty] | 김덕진 | 2 |  | Y |  |  |  |  | 104.35 | 13-4 | 5.49 | 208.55 | A |  | 1604 | 3 | 0.23 | 1563 | 1.08 | 79 | 42 | 266 | 4:26 | 25 | 25 | 84 | 0 |  | 0 |  |  | N2 | 2020-03-15 14:01 | 2020-03-15 14:29 | 27 | 2020-03-15 14:00 | 29 |  |  |  |  | Y |  |  |  | Y | [5 empty] | 0 | 248.23 | [23 empty] | 2.93 | 0 | A | [9 empty] | 91 | 0 | 897 | 15 | 0 | 0 | 0 | 297 | 0 | 198 | 0 | 0 | 0 | 41
2020-03-15 | B57423 | 2 | 저탄소 | 20MNCRS5HM8 |  | Si 탈산 | B | 38 | 59 | 51700 | 95.55 | D | B |  | B | 1 |  | 1 | 1555 | 1545 | 8200 |  |  | 8200 | 80.19 | 12 | 102252 | 1654 |  | Y | 45 | 40 | [7 empty] | 김익규 | 3 |  |  |  |  | Y |  | 95.8 | 11-8 | 0 | 292.39 | A |  | 1640 | 1 | 0.14 | 1576 | 1.71 | 67 | 28 | 247 | 4:07 | 18 | 18 | 0 | 0 | 100 | 0 | 0 |  | N2 | 2020-03-15 15:06 | 2020-03-15 15:26 | 19 | 2020-03-15 14:50 | 36 |  |  |  |  | Y | [8 empty] | 4.2 | 0 | 20.6 | [23 empty] | 0.09 | 0.09 | A | [9 empty] | 161 | 1406 | 60 | 599 | 0 | 0 | 0 | 717 | 0 | 0 | 0 | 0 | 0 | 0 |  |  | 5
2020-03-15 | C54926 | 3 | 저탄소 | SCM420HT | 연주종료 | Al 탈산 | T | 30 | 68 | 49500 | 96.43 | D | B | B |  | 1 |  | 1 | 1550 | 1550 | 8800 |  |  | 8800 | 91.53 | 35 | 96145 | 1633 |  | Y | 60 | 40 | [7 empty] | 박지웅 | 3 |  |  |  |  | Y |  | 100.3 | 12-1 | 0 | 175.94 | A |  | 1617 | 2 | 0.41 | 1570 | 1.81 | 60 | 31 | 423 | 7:03 | 13 | 13 | 0 | 0 |  | 0 | 10 |  | N2 | 2020-03-15 15:11 |  | 14 | 2020-03-15 15:00 | 25 |  |  |  |  | Y | [5 empty] | Y |  |  |  | 2 | 0.07 | [23 empty] | 1.16 | 0 | A | [9 empty] | 387 | 1100 | 31 | 193 | 0 | 0 | 0 | 558 | 0 | 300 | 0 | 0 | 0 | 0 |  |  | 10
2020-03-15 | A57572 | 1 | 고탄소 | AE1055LS |  | Al 탈산 | B | 10 | 20 | 51800 | 79.75 | D | B | B |  | 1 | 1 |  | 1520 | 1569 | 4100 |  |  | 4100 | 44.05 | 11 | 93071 | 1597 | 364 | Y | 41 | 27 | [7 empty] | 김덕진 | 2 |  |  | Y |  |  |  | 107.85 | 13-9 | 0 | 225.69 | A |  | 1597 | 3 | 0.23 | 1552 | 1.22 | 68 | 37 | 266 | 4:26 | 25 | 25 | 85 | 0 |  | 0 |  |  | N2 | 2020-03-15 15:03 | 2020-03-15 15:30 | 27 | 2020-03-15 15:02 | 28 |  |  |  |  | Y |  |  |  | Y | [5 empty] | 0 | 243.77 | [23 empty] | 4.24 | 0 | A | [9 empty] | 58 | 0 | 862 | 25 | 0 | 0 | 0 | 605 | 0 | 534 | 0 | 0 | 0 | 68
2020-03-15 | B57424 | 2 | 저탄소 | 20MNCRS5HM8 |  | Si 탈산 | B | 11 | 76 | 47750 | 97.55 | B | B |  | B | 1 |  | 1 | 1555 | 1564 | 8100 |  |  | 8100 | 79.22 | 12 | 102252 | 1644 |  | Y | 45 | 40 | [7 empty] | 임승우 | 2 |  |  |  |  | Y |  | 96.65 | 11-6 | 0 | 240.38 | A |  | 1643 | 1 | 0.14 | 1575 | 1.56 | 66 | 31 | 223 | 3:43 | 18 | 19 | 0 | 0 |  | 0 | 0 |  | N2 | 2020-03-15 16:13 | 2020-03-15 16:25 | 12 | 2020-03-15 15:56 | 29 |  |  |  |  | Y | [8 empty] | 5 | 0 | 21.35 | [23 empty] | 0.03 | 0.03 | B | [9 empty] | 608 | 1108 | 32 | 691 | 0 | 0 | 0 | 796 | 0 | 0 | 0 | 0 | 0 | 0 |  |  | 5
2020-03-15 | C54927 | 3 | 저탄소 | SCM420HT | 연주종료 | Al 탈산 | T | 37 | 68 | 49900 | 97.43 | B | B | B |  | 1 |  | 1 | 1550 | 1564 | 7200 |  |  | 7200 | 65.53 | 40 | 109880 | 1631 |  | Y | 58 | 41 | [8 empty] | 3 |  |  |  |  | Y |  | 103.45 | 12-4 | 0 | 323.78 | A |  | 1626 | 2 | 0.4 | 1577 | 1.96 | 67 | 33 | 377 | 6:17 | 13 | 13 | 0 | 0 |  | 0 | 10 |  | N2 | 2020-03-15 16:17 |  | 16 | 2020-03-15 16:03 | 30 |  |  |  |  | Y | [5 empty] | Y |  |  |  | 1.64 | 0.45 | [23 empty] | 1.16 | 0 | A | [9 empty] | 1404 | 200 | 282 | 0 | 0 | 0 | 0 | 605 | 0 | 301 | 0 | 0 | 0 | 6 |  |  | 5
2020-03-15 | A57573 | 1 | 고탄소 | AE1055LS |  | Al 탈산 | B | 31 | 42 | 52000 | 78.98 | B | B | B |  | 1 | 1 |  | 1520 | 1552 | 4600 |  |  | 4600 | 30.2 | 18 | 152298 | 1588 |  | Y | 41 | 29 | [7 empty] | 이호남 | 2 |  | Y |  |  |  |  | 106.6 | 13-3 | 0 | 301.71 | A |  | 1588 | 3 | 0.23 | 1550 | 1 | 66 | 32 | 276 | 4:36 | 25 | 25 | 86 | 0 |  | 0 |  |  | N2 | 2020-03-15 16:11 | 2020-03-15 16:33 | 23 | 2020-03-15 16:09 | 24 |  |  |  |  | Y |  |  |  | Y | [5 empty] | 0 | 259.75 | [23 empty] | 5.67 | 0 | A | [9 empty] | 24 | 0 | 815 | 0 | 0 | 0 | 0 | 550 | 0 | 459 | 0 | 0 | 0 | 14
2020-03-15 | B57425 | 2 | 저탄소 | 20MNCRS5HM8 | TUNDISH교체전 | Si 탈산 | B | 18 | 26 | 52200 | 95.35 | B | B |  | B | 1 |  | 1 | 1555 | 1567 | 8000 |  |  | 8000 | 74.11 | 14 | 107948 | 1634 |  | Y | 44 | 40 | [7 empty] | 임승우 | 2 |  |  |  |  | Y |  | 104.5 | 13-4 | 0 | 259.58 | A |  | 1635 | 1 | 0.13 | 1570 | 1.59 | 61 | 26 | 298 | 4:58 | 18 | 20 | 0 | 0 | 70 | 0 | 0 |  | N2 | 2020-03-15 17:19 | 2020-03-15 17:33 | 14 | 2020-03-15 17:05 | 28 |  |  |  |  | Y | [8 empty] | 3 | 0 | 18.51 | [23 empty] | 0.05 | 0.05 | A | [9 empty] | 572 | 1053 | 70 | 491 | 0 | 0 | 0 | 998 | 0 | 0 | 0 | 0 | 0 | 0 |  |  | 5
2020-03-15 | A57574 | 1 | 고탄소 | P-AE1055LSM |  | Al 탈산 | B | 20 | 6 | 53400 | 85.93 | B | B | B |  | 1 | 1 |  | 1520 | 1558 | 3900 |  |  | 3900 | 76.82 | 6 | 50766 | 1591 |  | Y | 40 | 25 | [7 empty] | 이호남 | 2 |  | Y |  |  |  |  | 101.25 | 13-5 | 0 | 197.51 | A |  | 1591 | 3 | 0.23 | 1543 | 1.07 | 59 | 29 | 263 | 4:23 | 25 | 30 | 87 | 0 |  | 0 |  |  | N2 | 2020-03-15 17:16 | 2020-03-15 17:33 | 17 | 2020-03-15 17:15 | 18 |  |  |  |  | Y |  |  |  | Y | [5 empty] | 0 | 310.3 | [23 empty] | 7 | 0 | A |  |  | 4.874 | 28.971 | 54.074 | 0.147 | 11.094 | 1.866 | 1828.31 | 87 | 0 | 799 | 25 | 0 | 0 | 0 | 454 | 0 | 406 | 0 | 0 | 0 | 76
2020-03-15 | C54928 | 3 | 저탄소 | SCM420HT | 연주종료 | Al 탈산 | T | 36 | 75 | 48250 | 96.72 | B | B | B |  | 1 |  | 1 | 1550 | 1591 | 6600 |  |  | 6600 | 68.65 | 35 | 96145 | 1664 |  | Y | 42 | 37 | [8 empty] | 3 |  |  |  |  | Y |  | 104.7 | 12-4 | 0 | 243.81 | A |  | 1642 | 2 | 0.42 | 1575 | 1.52 | 65 | 40 | 574 | 9:34 | 13 | 16 | 0 | 0 |  | 0 | 10 |  | N2 | 2020-03-15 17:28 |  | 14 | 2020-03-15 17:17 | 25 |  |  |  |  | Y | [5 empty] | Y |  |  |  | 1.61 | 1.42 | [23 empty] | 1.16 | 0 | A | [9 empty] | 1347 | 149 | 281 | 144 | 0 | 0 | 0 | 396 | 0 | 300 | 0 | 0 | 0 | 7 |  |  | 5
2020-03-15 | B57426 | 2 | 중탄소 | SM45CB | TUNDISH교체 | Si 탈산 | B | 35 | 10 | 53450 | 103.92 | B | B |  | B | 1 |  | 1 | 1540 | 1546 | 8000 |  |  | 8000 | 81.09 | 12 | 98661 | 1666 |  | Y | 49 | 42 | [7 empty] | 임승우 | 2 |  |  |  |  | N |  | 99.75 | 13-3 | 0 | 276.04 | A |  | 1639 | 1 | 0.18 | 1576 | 1.37 | 83 | 29 | 322 | 5:22 | 14 | 20 | 0 | 0 |  | 0 | 0 |  | N2 | 2020-03-15 18:30 | 2020-03-15 19:12 | 41 | 2020-03-15 18:21 | 50 |  |  |  |  | Y | [8 empty] | 4 | 0 | 15.52 | [19 empty] | 2.02 |  |  |  | 0.03 | 0.03 | A | [9 empty] | 0 | 0 | 31 | 0 | 0 | 0 | 0 | 1336 | 0 | 614 | 0 | 0 | 0 | 40 |  |  | 7 |  | 1
2020-03-15 | A57575 | 1 | 고탄소 | P-AE1055LSM |  | Al 탈산 | B | 19 | 27 | 51600 | 77.68 | B | B | B |  | 1 | 1 |  | 1520 | 1566 | 3700 |  |  | 3700 | 43.73 | 10 | 84610 | 1597 |  | Y | 40 | 23 | [7 empty] | 이호남 | 2 |  | Y | [6 empty] | 0 | 203.19 | A |  | 1597 | 3 | 0.23 | 1550 | 1.27 | 66 | 33 | 266 | 4:26 | 25 | 30 | 88 | 0 |  | 0 |  |  | N2 | 2020-03-15 18:07 | 2020-03-15 18:35 | 27 | 2020-03-15 18:06 | 29 |  |  |  |  | Y |  |  |  | Y | [5 empty] | 0 | 248.89 | [23 empty] | 8.03 | 0 | A |  |  | 4.952 | 28.482 | 54.667 | 0.084 | 11.039 | 1.919 | 1828.31 | 53 | 0 | 812 | 52 | 0 | 0 | 0 | 296 | 0 | 299 | 0 | 0 | 0 | 36
2020-03-15 | C54929 | 3 | 저탄소 | SCM420HT | 연주종료 | Al 탈산 | T | 6 | 63 | 48150 | 101 | B | B | B |  | 1 |  | 1 | 1550 | 1577 | 7300 |  |  | 7300 | 54.23 | 49 | 134603 | 1638 |  | Y | 46 | 42 | [8 empty] | 3 |  |  |  |  | Y |  | 99.85 | 12-1 | 0 | 154.72 | A |  | 1633 | 2 | 0.41 | 1576 | 1.39 | 66 | 40 | 391 | 6:31 | 13 | 17 | 0 | 0 |  | 0 | 10 |  | N2 | 2020-03-15 18:35 |  | 11 | 2020-03-15 18:20 | 25 |  |  |  |  | Y | [5 empty] | Y |  |  |  | 0.62 | 4.38 | [23 empty] | 1.16 | 0 | A | [9 empty] | 673 | 799 | 41 | 128 | 0 | 0 | 0 | 595 | 0 | 300 | 0 | 0 | 0 | 0 |  |  | 5
2020-03-15 | A57576 | 1 | 고탄소 | P-AE1055LSM |  | Al 탈산 | B | 10 | 21 | 51500 | 95.5 | B | B | B |  | 1 | 1 |  | 1520 | 1574 | 3900 |  |  | 3900 | 38.41 | 12 | 101532 | 1591 |  | Y | 40 | 24 | [7 empty] | 이호남 | 2 |  |  | Y |  |  |  | 106.15 | 13-7 | 0 | 200.44 | A |  | 1591 | 3 | 0.22 | 1547 | 0.81 | 63 | 35 | 260 | 4:20 | 25 | 31 | 89 | 0 |  | 0 |  |  | N2 | 2020-03-15 19:21 | 2020-03-15 19:38 | 17 | 2020-03-15 19:19 | 19 |  |  |  |  | Y |  |  |  | Y | [5 empty] | 0 | 372.44 | [23 empty] | 0 | 0 | A |  |  | 4.351 | 27.637 | 56.319 | 0.067 | 12.943 | 2.037 | 1946.29 | 18 | 0 | 783 | 20 | 0 | 0 | 0 | 709 | 0 | 515 | 0 | 0 | 0 | 9
2020-03-15 | B57427 | 2 | 중탄소 | SM45CB |  | Si 탈산 | B | 38 | 60 | 51500 | 95.15 | B | B |  | B | 1 |  | 1 | 1540 | 1565 | 6000 |  |  | 6000 | 58.01 | 14 | 103423 | 1605 |  | Y | 47 | 32 | [7 empty] | 임승우 | 2 |  |  |  |  | Y |  | 102.8 | 12-5 | 0 | 264.31 | A |  | 1611 | 1 | 0.19 | 1561 | 1.14 | 68 | 25 | 267 | 4:27 | 14 | 15 | 0 | 0 |  | 0 | 0 |  | N2 | 2020-03-15 19:25 | 2020-03-15 20:11 | 45 | 2020-03-15 19:12 | 59 |  |  |  |  | Y | [8 empty] | 4.3 | 0 | 12.08 | [23 empty] | 0.02 | 0.02 | A | [9 empty] | 0 | 0 | 22 | 0 | 0 | 0 | 0 | 802 | 0 | 0 | 0 | 0 | 0 | 0 |  |  | 5
2020-03-15 | C54930 | 3 | 저탄소 | SCM420HK | 연주종료 | Al 탈산 | T | 30 | 69 | 49450 | 97.55 | B | B | B |  | 1 |  | 1 | 1550 | 1778 | 7100 |  |  | 7100 | 123.08 | 21 | 57687 | 1626 |  | Y | 47 | 44 | [8 empty] | 3 |  |  |  |  | Y |  | 99.4 | 11-10 | 0 | 230.34 | A |  | 1626 | 2 | 0.4 | 1574 | 1.37 | 66 | 37 | 348 | 5:48 | 13 | 14 | 0 | 0 |  | 0 | 10 |  | N2 | 2020-03-15 19:35 |  | 20 | 2020-03-15 19:22 | 33 |  |  |  |  | Y | [5 empty] | Y |  |  |  | 0.45 | 3.35 | [23 empty] | 1.16 | 0 | A | [9 empty] | 1189 | 467 | 112 | 74 | 0 | 0 | 0 | 703 | 0 | 301 | 0 | 0 | 0 | 0 |  |  | 5
2020-03-15 | A57577 | 1 | 고탄소 | P-AE1055LSM |  | Al 탈산 | B | 31 | 43 | 51800 | 97.58 | B | B | B |  | 1 | 1 |  | 1520 | 1540 | 5600 |  |  | 5600 | 55.16 | 12 | 101532 | 1586 |  | Y | 48 | 34 | [7 empty] | 이호남 | 2 |  | Y |  |  |  |  | 108.45 | 13-4 | 0 | 270.25 | A |  | 1586 | 3 | 0.22 | 1552 | 0.69 | 68 | 35 | 251 | 4:11 | 25 | 30 | 90 | 0 |  | 0 |  |  | N2 | 2020-03-15 20:20 | 2020-03-15 20:41 | 21 | 2020-03-15 20:19 | 22 |  |  |  |  | Y |  |  |  | Y | [5 empty] | 0 | 340.62 | [23 empty] | 1.1 | 0 | A |  |  | 4.607 | 27.683 | 56.195 | 0.087 | 12.197 | 2.029 | 1946.29 | 0 | 0 | 654 | 38 | 0 | 0 | 0 | 701 | 0 | 607 | 0 | 0 | 0 | 0
2020-03-15 | B57428 | 2 | 중탄소 | SM45CB |  | Si 탈산 | B | 11 | 77 | 48600 | 87.85 | B | B |  | B | 1 |  | 1 | 1540 | 1566 | 5700 |  |  | 5700 | 60.04 | 11 | 94941 | 1635 |  | N | 40 | 30 | [7 empty] | 임승우 | 2 |  |  |  |  | Y |  | 97 | 11-6 | 0.12 | 219.6 | A |  | 1606 | 1 | 0.11 | 1558 | 1.07 | 65 | 23 | 257 | 4:17 | 14 | 14 | 0 | 0 | 65 | 0 | 0 |  | N2 | 2020-03-15 20:20 | 2020-03-15 21:12 | 52 | 2020-03-15 20:13 | 60 |  |  |  |  | Y | [8 empty] | 4.5 | 0 | 14.51 | [23 empty] | 0.04 | 0.04 | A | [9 empty] | 0 | 0 | 32 | 0 | 0 | 0 | 0 | 1079 | 0 | 0 | 0 | 0 | 0 | 6 |  |  | 2
2020-03-15 | C54931 | 3 | 저탄소 | SCM420HK | TUNDISH교체전 | Al 탈산 | T | 37 | 69 | 49800 | 93.05 | B | B | B |  | 1 |  | 1 | 1550 | 1549 | 7400 |  |  | 7400 | 79.23 | 34 | 93398 | 1650 |  | Y | 47 | 40 | [8 empty] | 3 |  |  |  |  | Y |  | 97.45 | 11-8 | 0 | 255.44 | A |  | 1638 | 2 | 0.41 | 1579 | 1.59 | 71 | 40 | 549 | 9:09 | 13 | 13 | 0 | 0 |  | 0 | 10 |  | N2 | 2020-03-15 20:40 |  | 9 | 2020-03-15 20:31 | 19 |  |  |  |  | Y | [5 empty] | Y |  |  |  | 1.1 | 3.45 | [23 empty] | 1.16 | 0 | A | [9 empty] | 1100 | 557 | 149 | 123 | 0 | 0 | 0 | 598 | 0 | 300 | 0 | 0 | 0 | 10 |  |  | 5
2020-03-15 | A57578 | 1 | 고탄소 | P-AE1055LSM |  | Al 탈산 | B | 20 | 7 | 53500 | 90.93 | B | B | B |  | 1 | 1 |  | 1520 | 1558 | 3800 |  |  | 3800 | 44.91 | 10 | 84610 | 1590 |  | Y | 41 | 24 | [7 empty] | 이호남 | 2 |  | Y |  |  |  |  | 104.65 | 13-9 | 0 | 166.94 | A |  | 1590 | 3 | 0.22 | 1542 | 0.98 | 58 | 28 | 246 | 4:06 | 25 | 30 | 91 | 0 |  | 0 |  |  | N2 | 2020-03-15 21:24 | 2020-03-15 21:45 | 22 | 2020-03-15 21:22 | 23 |  |  |  |  | Y |  |  |  | Y | [5 empty] | 0 | 346.81 | [23 empty] | 2.32 | 0 | A |  |  | 4.427 | 29.361 | 53.619 | 0.097 | 12.111 | 1.826 | 1774.41 | 70 | 0 | 810 | 29 | 0 | 0 | 0 | 297 | 0 | 296 | 0 | 0 | 0 | 45
2020-03-15 | B57429 | 2 | 중탄소 | SM45CB |  | Si 탈산 | B | 18 | 27 | 51700 | 79.45 | B | B |  | B | 1 |  | 1 | 1540 | 1544 | 6000 |  |  | 6000 | 66.76 | 11 | 89869 | 1615 |  | Y | 40 | 31 | [7 empty] | 임승우 | 2 |  |  |  |  | Y |  |  |  | 0.2 | 172.98 | A |  | 1609 | 1 | 0.1 | 1562 | 1.42 | 69 | 28 | 231 | 3:51 | 14 | 14 | 0 | 0 | 80 | 0 | 0 |  | N2 | 2020-03-15 21:28 | 2020-03-15 22:11 | 44 | 2020-03-15 21:19 | 52 |  |  |  |  | Y | [8 empty] | 4.5 | 0.04 | 17 | [23 empty] | 0.05 | 0.05 | A | [9 empty] | 0 | 0 | 10 | 0 | 0 | 0 | 0 | 853 | 0 | 0 | 0 | 0 | 0 | 10
2020-03-15 | C54932 | 3 | 중탄소 | SCM440I |  | Al 탈산 | I | 36 | 76 | 48000 | 90.35 | B | B | B |  | 1 |  | 1 | 1560 | 1568 | 7500 |  |  | 7500 | 76.69 | 6 | 97800 | 1659 |  | INGOT | 41 | 33 | [15 empty] | 101.3 | 11-10 | 179.59 | 0.44 | A |  | 1652 | 2 | 0.42 | 1572 | 2.05 | 77 |  | 380 | 6:20 | 20 | 22 | 0 | 0 |  | 0 | 11 |  | AR | 2020-03-15 21:44 |  | 13 | 2020-03-15 21:33 | [5 empty] | Y | [5 empty] | N |  |  |  | 9.54 | 0 | [18 empty] | 1.5 |  |  |  |  | 0 | 0 | A | [9 empty] | 1247 | 0 | 52 | 0 | 0 | 0 | 0 | 401 | 0 | 0 | 0 | 0 | 0 | 26
2020-03-15 | A57579 | 1 | 고탄소 | P-AE1055LSM |  | Al 탈산 | B | 19 | 28 | 52300 | 90.13 | B | B | C |  | 1 | 1 |  | 1520 | 1539 | 5800 |  |  | 5800 | 62.32 | 11 | 93071 | 1591 |  | Y | 43 | 35 | [7 empty] | 이호남 | 2 |  | Y | Y |  |  |  | 101.6 | 12-10 | 0 | 212.34 | A |  | 1591 | 3 | 0.26 | 1548 | 0.96 | 64 | 28 | 316 | 5:16 | 25 | 30 | 92 | 0 |  | 0 |  |  | N2 | 2020-03-15 22:25 | 2020-03-15 22:50 | 25 | 2020-03-15 22:23 | 27 |  |  |  |  | Y |  |  |  | Y | [5 empty] | 0 | 341.05 | [23 empty] | 0.02 | 0 | A |  |  | 4.406 | 29.32 | 53.426 | 0.131 | 12.125 | 1.822 | 1774.41 | 89 | 0 | 833 | 22 | 0 | 0 | 0 | 770 | 0 | 646 | 0 | 0 | 0 | 26
2020-03-15 | B57430 | 2 | 중탄소 | SM45CB |  | Si 탈산 | B | 35 | 11 | 53550 | 82.97 | B | B |  | C | 1 |  | 1 | 1540 | 1535 | 5900 |  |  | 5900 | 37.93 | 18 | 155556 | 1627 |  | Y | 41 | 31 | [7 empty] | 임승우 | 2 |  |  |  |  | Y |  | 97.55 | 12-10 | 66.54 | 96.11 | A |  | 1607 | 1 | 0.1 | 1566 | 1.21 | 73 | 30 | 17 | 0:17 | 14 | 15 | 0 | 0 |  | 0 | 0 |  | N2 | 2020-03-15 22:34 | 2020-03-15 23:12 | 38 | 2020-03-15 22:24 | 47 |  |  |  |  | Y | [8 empty] | 4 | 0 | 11.42 | [23 empty] | 0 | 0 | A | [9 empty] | 0 | 0 | 58 | 0 | 0 | 0 | 0 | 872 | 0 | 0 | 0 | 0 | 0 | 34
2020-03-15 | C54933 | 3 | 저탄소 | 16MNCRS5HAM | 연주시작 | Si 탈산 | T | 6 | 64 | 48050 | 142.28 | B | C | C |  | 1 |  | 1 | 1550 | 1535 | 11200 |  |  | 11200 | 123.55 | 33 | 90651 | 1654 | 725 | Y | 95 | 61 | 전극 짧아 21시45분 부터 22시10분까지 전극 2번 3번 연결 ,인고트2톤처리 | [7 empty] | 3 | [6 empty] | 98.75 | 11-10 | 0 | 651.97 | A |  | 1643 | 2 | 0.42 | 1593 | 1.32 | 82 | 29 | 467 | 7:47 | 13 | 13 | 0 | 0 |  | 0 | 10 |  | N2 | 2020-03-15 23:43 |  | 23 | 2020-03-15 23:34 | 33 |  |  |  |  | Y | [5 empty] | N |  |  |  | 4.39 | 0 | [23 empty] | 0 | 0 | A | [9 empty] | 402 | 961 | 0 | 866 | 0 | 0 | 0 | 802 | 0 | 0 | 0 | 0 | 0 | 0 |  |  | 14 |  | 1
2020-03-15 | A57580 | 1 | 고탄소 | P-AE1055LSM |  | Al 탈산 | B | 10 | 22 | 51700 | 97.85 | B | C | C |  | 1 | 1 |  | 1520 | 1531 | 6200 |  |  | 6200 | 61.06 | 12 | 101532 | 1579 |  | Y | 49 | 32 | [7 empty] | 박안희 | 2 |  |  | Y |  |  |  | 106.95 | 13-8 | 0 | 222.49 | A |  | 1579 | 3 | 0.27 | 1555 | 0.5 | 71 | 33 | 346 | 5:46 | 25 | 30 | 93 | 0 |  | 0 |  |  | N2 | 2020-03-15 23:34 | 2020-03-16 00:04 | 30 | 2020-03-15 23:33 | 30 |  |  |  |  | Y |  |  |  | Y | [5 empty] | 0 | 377.84 | [23 empty] | 2.61 | 0 | A |  |  | 4.292 | 25.642 | 60.179 | 0.13 | 14.021 | 2.346 | 2053.45 | 82 | 0 | 864 | 0 | 0 | 0 | 0 | 750 | 0 | 672 | 0 | 0 | 0 | 27
2020-03-15 | B57431 | 2 | 중탄소 | SM45C |  | Si 탈산 | B | 38 | 61 | 51800 | 91.98 | C | C |  | C | 1 |  | 1 | 1540 | 1604 | 4400 |  |  | 4400 | 91.06 | 6 | 48318 | 1624 |  | Y | 43 | 24 | [7 empty] | 고승만 | 2 |  |  |  |  | Y |  | 101.8 | 12-4 | 189.38 | 0 | A |  | 1601 | 1 | 0.12 | 1552 | 1.11 | 59 | 24 | 200 | 3:20 | 15 | 15 | 0 | 0 |  | 0 | 0 |  | N2 | 2020-03-15 23:42 | 2020-03-16 00:13 | 31 | 2020-03-15 23:30 | 43 |  |  |  |  | Y | [8 empty] | 4.2 | 0 | 11.4 | [23 empty] | 0.16 | 0.16 | A | [9 empty] | 0 | 0 | 0 | 0 | 0 | 200 | 0 | 752 | 0 | 458 | 0 | 0 | 0 | 6
2020-03-15 | B57432 | 2 | 중탄소 | SM45C |  | Si 탈산 | B | 11 | 78 | 48750 | 86.77 | C | C |  | C | 1 |  | 1 | 1540 | 1574 | 4900 |  |  | 4900 | 51.74 | 13 | 94711 | 1635 |  | Y | 39 | 24 | [7 empty] | 고승만 | 2 |  |  |  |  | Y |  | 101.85 | 12-1 | 163.96 | 0 | A |  | 1614 | 1 | 0.12 | 1559 | 1.34 | 66 | 26 | 199 | 3:19 | 15 | 15 | 0 | 0 |  | 0 | 0 |  | N2 | 2020-03-16 00:36 | 2020-03-16 01:14 | 38 | 2020-03-16 00:24 | 50 |  |  |  |  | Y | [8 empty] | 5 | 0 | 11.37 | [23 empty] | 0.11 | 0.11 | A | [9 empty] | 0 | 0 | 18 | 0 | 0 | 236 | 0 | 748 | 0 | 463 | 0 | 0 | 0 | 34 |  |  | 5
2020-03-15 | C54934 | 3 | 저탄소 | 16MNCRS5HAM | 연주종료 | Si 탈산 | T | 30 | 70 | 49400 | 94.77 | C | C | C |  | 1 |  | 1 | 1550 | 1559 | 8100 |  |  | 8100 | 81.91 | 36 | 98892 | 1636 |  | Y | 47 | 45 | [8 empty] | 3 |  |  |  |  | Y |  | 99.4 | 11-10 | 0 | 229.63 | A |  | 1632 | 2 | 0.43 | 1582 | 1.25 | 71 | 27 | 394 | 6:34 | 13 | 13 | 0 | 0 |  | 0 | 8 |  | N2 | 2020-03-16 00:52 |  | 29 | 2020-03-16 00:44 | 38 |  |  |  |  | Y | [5 empty] | N |  |  |  | 4.94 | 0 | [23 empty] | 0 | 0 | A | [9 empty] | 980 | 351 | 13 | 690 | 0 | 0 | 0 | 654 | 0 | 0 | 0 | 0 | 0 | 11 |  |  | 9
2020-03-15 | A57581 | 1 | 고탄소 | P-AE1055LSM |  | Al 탈산 | B | 31 | 44 | 50900 | 85.65 | C | C | C |  | 1 | 1 |  | 1520 | 1533 | 5800 |  |  | 5800 | 68.55 | 10 | 84610 | 1581 |  | Y | 42 | 37 | [7 empty] | 박안희 | 2 |  | Y |  |  |  |  | 103.65 | 12-9 | 0 | 356.86 | A |  | 1581 | 3 | 0.27 | 1539 | 0.98 | 55 | 26 | 278 | 4:38 | 25 | 30 | 94 | 0 |  | 0 |  |  | N2 | 2020-03-16 00:56 | 2020-03-16 01:20 | 24 | 2020-03-16 00:55 | 25 |  |  |  |  | Y |  |  |  | Y | [5 empty] | 0 | 298.54 | [23 empty] | 4.74 | 0 | A |  |  | 4.824 | 26.423 | 59.061 | 0.121 | 12.243 | 2.235 | 1986.27 | 78 | 0 | 830 | 13 | 0 | 0 | 0 | 549 | 0 | 517 | 0 | 0 | 0 | 15
2020-03-15 | B57433 | 2 | 중탄소 | SM45C |  | Si 탈산 | B | 18 | 28 | 52150 | 90.53 | C | C |  | C | 1 |  | 1 | 1540 | 1585 | 4800 |  |  | 4800 | 33.48 | 17 | 143361 | 1614 |  | N | 43 | 32 | [7 empty] | 고승만 | 2 |  |  |  |  | Y |  | 95.25 | 12-4 | 299.27 | 0 | A |  | 1610 | 1 | 0.1 | 1559 | 1.26 | 66 | 25 | 161 | 2:41 | 15 | 16 | 0 | 0 |  | 0 | 0 |  | N2 | 2020-03-16 01:46 | 2020-03-16 02:18 | 32 | 2020-03-16 01:30 | 49 |  |  |  |  | Y | [9 empty] | 0 | 9 | [23 empty] | 0.15 | 0.15 | A | [9 empty] | 0 | 0 | 0 | 0 | 0 | 238 | 0 | 701 | 0 | 361 | 0 | 0 | 0 | 30
2020-03-15 | C54935 | 3 | 저탄소 | 16MNCRS5HAM | 연주종료 | Si 탈산 | T | 37 | 70 | 49800 | 90.82 | C | C | C |  | 1 |  | 1 | 1550 | 1561 | 7700 |  |  | 7700 | 77.86 | 36 | 98892 | 1645 |  | Y | 43 | 41 | [8 empty] | 2 |  |  |  |  | Y |  | 96.5 | 11-7 | 0 | 263.89 | A |  | 1642 | 2 | 0.44 | 1579 | 1.58 | 68 | 24 | 474 | 7:54 | 13 | 13 | 0 | 0 |  | 0 | 8 |  | N2 | 2020-03-16 01:55 |  | 33 | 2020-03-16 01:47 | 41 |  |  |  |  | Y | [5 empty] | N |  |  |  | 5.93 | 0 | [23 empty] | 0 | 0 | A | [9 empty] | 641 | 599 | 25 | 508 | 0 | 0 | 0 | 521 | 0 | 0 | 0 | 0 | 0 | 7 |  |  | 12
2020-03-15 | A57582 | 1 | 고탄소 | P-AE1055LSM |  | Al 탈산 | B | 20 | 8 | 53600 | 84.23 | C | C | C |  | 1 | 1 |  | 1520 | 1539 | 5400 |  |  | 5400 | 53.19 | 12 | 101532 | 1589 |  | Y | 42 | 37 | [7 empty] | 박안희 | 2 |  | Y |  |  |  |  | 106.5 | 14-1 | 0 | 217.25 | A |  | 1589 | 3 | 0.28 | 1544 | 1.07 | 60 | 24 | 303 | 5:03 | 25 | 30 | 95 | 0 |  | 0 |  |  | N2 | 2020-03-16 01:58 | 2020-03-16 02:25 | 27 | 2020-03-16 01:57 | 28 |  |  |  |  | Y |  |  |  | Y | [5 empty] | 0 | 327.18 | [23 empty] | 6.42 | 0 | A |  |  | 4.274 | 28.827 | 56.534 | 0.108 | 13.227 | 1.961 | 1899.91 | 29 | 0 | 863 | 14 | 0 | 0 | 0 | 668 | 0 | 573 | 0 | 0 | 0 | 8
2020-03-15 | B57434 | 2 | 중탄소 | SM45CR2 |  | Si 탈산 | B | 35 | 12 | 54450 | 101.52 | C | C |  | C | 1 |  | 1 | 1540 | 1605 | 4200 |  |  | 4200 | 98.98 | 6 | 42432 | 1634 | 357 | Y | 39 | 24 | [7 empty] | 고승만 | 2 |  |  |  |  | Y |  | 101.35 | 13-4 | 0 | 167.03 | A |  | 1616 | 1 | 0.12 | 1552 | 1.38 | 58 | 22 | 315 | 5:15 | 15 | 15 | 0 | 0 | 25 | 0 | 0 |  | N2 | 2020-03-16 02:56 | 2020-03-16 03:17 | 22 | 2020-03-16 02:29 | 48 |  |  |  |  | Y | [9 empty] | 6.58 | 0.75 | [23 empty] | 0.16 | 0.16 | A | [9 empty] | 0 | 0 | 21 | 0 | 0 | 0 | 0 | 648 | 0 | 359 | 0 | 0 | 0 | 95 |  |  | 5
2020-03-15 | A57583 | 1 | 고탄소 | P-AE1055LSM |  | Al 탈산 | B | 19 | 29 | 52500 | 91.33 | C | C | C |  | 1 | 1 |  | 1520 | 1530 | 5500 |  |  | 5500 | 65 | 10 | 84610 | 1589 |  | Y | 43 | 36 | [7 empty] | 박안희 | 2 |  |  | Y |  |  |  | 101.55 | 12-10 | 0 | 122.92 | A |  | 1589 | 3 | 0.27 | 1545 | 0.92 | 61 | 28 | 361 | 6:01 | 25 | 30 | 96 | 0 |  | 0 |  |  | N2 | 2020-03-16 03:03 | 2020-03-16 03:29 | 25 | 2020-03-16 03:02 | 26 |  |  |  |  | Y |  |  |  | Y | [5 empty] | 0 | 332.3 | [23 empty] | 15.31 | 0 | A |  |  | 4.688 | 26.812 | 58.601 | 0.084 | 12.5 | 2.185 | 1986.27 | 17 | 0 | 825 | 14 | 0 | 0 | 0 | 650 | 0 | 519 | 0 | 0 | 0 | 12
2020-03-15 | C54936 | 3 | 저탄소 | 16MNCRS5HAM | TUNDISH교체전 | Si 탈산 | T | 36 | 77 | 47300 | 109.08 | C | C | C |  | 1 |  | 1 | 1550 | 1536 | 8890 |  |  | 8890 | 92.46 | 35 | 96145 | 1658 |  | Y | 56 | 45 | [8 empty] | 2 | [6 empty] | 102 | 12-1 | 0.05 | 353.47 | A |  | 1619 | 2 | 0.44 | 1567 | 1.3 | 56 | 21 | 502 | 8:22 | 13 | 13 | 0 | 0 |  | 0 | 14 |  | N2 | 2020-03-16 03:26 |  | 6 | 2020-03-16 03:12 | 20 |  |  |  |  | Y | [5 empty] | N |  |  |  | 5.1 | 0 | [23 empty] | 0 | 0 | A | [9 empty] | 599 | 698 | 17 | 253 | 0 | 0 | 0 | 603 | 0 | 0 | 0 | 0 | 0 | 8 |  |  | 14
2020-03-15 | B57435 | 2 | 중탄소 | SM45CR2 |  | Si 탈산 | B | 38 | 62 | 51900 | 96.92 | C | C |  | C | 1 |  | 1 | 1540 | 1566 | 6100 |  |  | 6100 | 61.15 | 12 | 99752 | 1634 |  | Y | 42 | 32 | [7 empty] | 고승만 | 2 |  |  |  |  | Y |  | 98.9 | 12-1 | 1.61 | 229.79 | A |  | 1627 | 1 | 0.1 | 1562 | 1.43 | 68 | 29 | 265 | 4:25 | 15 | 15 | 0 | 0 |  | 0 | 0 |  | N2 | 2020-03-16 03:53 | 2020-03-16 04:18 | 25 | 2020-03-16 03:32 | 46 |  |  |  |  | Y | [8 empty] | 4.8 | 5.87 | 0 | [23 empty] | 0.36 | 0.36 | A | [9 empty] | 23 | 0 | 40 | 0 | 0 | 0 | 0 | 699 | 0 | 520 | 0 | 0 | 0 | 31 |  |  | 5
2020-03-15 | A57584 | 1 | 고탄소 | P-AE1055LSM |  | Al 탈산 | B | 10 | 23 | 51800 | 87.38 | C | C | C |  | 1 | 1 |  | 1520 | 1536 | 5600 |  |  | 5600 | 55.16 | 12 | 101532 | 1595 |  | Y | 42 | 35 | [7 empty] | 박안희 | 2 |  |  | Y |  |  |  | 99.45 | 12-9 | 0 | 184.89 | A |  | 1595 | 3 | 0.26 | 1555 | 0.93 | 71 | 35 | 300 | 5:00 | 25 | 30 | 97 | 0 |  | 0 |  |  | N2 | 2020-03-16 03:56 | 2020-03-16 04:29 | 33 | 2020-03-16 03:54 | 35 |  |  |  |  | Y |  |  |  | Y | [5 empty] | 0 | 355.81 | [23 empty] | 0.01 | 0 | A |  |  | 5.062 | 26.724 | 58.662 | 0.047 | 11.588 | 2.195 | 1979.58 | 60 | 0 | 823 | 15 | 0 | 0 | 0 | 816 | 0 | 668 | 0 | 0 | 0 | 25
2020-03-15 | C54937 | 3 | 고탄소 | SM55CI |  | Al 탈산 | I | 6 | 65 | 47550 | 105.02 | C | C | C |  | 1 |  | 1 | 1560 | 1551 | 6700 |  |  | 6700 | 80.14 | 12 | 83600 | 1633 |  | INGOT | 48 | 40 | [13 empty] | Y |  | 91.05 | 11-2 | 165.1 | 0 | A |  | 1620 | 2 | 0.43 | 1557 | 1.24 | 70 |  | 378 | 6:18 | 20 | 20 | 0 | 0 |  | 0 | 7 |  | N2 | 2020-03-16 04:26 |  | 13 | 2020-03-16 04:19 | [5 empty] | Y | [5 empty] | N |  |  |  | 8.58 | 0 | [18 empty] | 1.3 |  |  |  |  | 0 | 0 | B | [9 empty] | 0 | 0 | 19 | 0 | 0 | 0 | 0 | 966 | 0 | 199 | 101 | 0 | 0 | 11
2020-03-15 | B57436 | 2 | 중탄소 | SM45CR2 |  | Si 탈산 | B | 11 | 79 | 0 | 92.2 | C | C |  | C | 1 |  | 1 | 1540 | 1557 | 6200 |  |  | 6200 | 65.89 | 12 | 94094 | 1635 |  | Y | 39 | 30 | [7 empty] | 고승만 | 2 |  |  |  |  | Y |  | 99.7 | 11-8 | 0.63 | 145.21 | A |  | 1621 | 1 | 0.14 | 1557 | 1.58 | 63 | 25 | 275 | 4:35 | 15 | 15 | 0 | 0 |  | 0 | 0 |  | N2 | 2020-03-16 04:52 | 2020-03-16 05:18 | 26 | 2020-03-16 04:32 | 46 |  |  |  |  | Y | [8 empty] | 5 | 0.63 | 9.56 | [23 empty] | 0.34 | 0.34 | A | [9 empty] | 0 | 0 | 530 | 0 | 0 | 0 | 0 | 696 | 0 | 411 | 0 | 0 | 0 | 50 |  |  | 5
2020-03-15 | A57585 | 1 | 고탄소 | P-AE1055LSM |  | Al 탈산 | B | 31 | 45 | 51700 | 100.03 | C | C | C |  | 1 | 1 |  | 1520 | 1543 | 5200 |  |  | 5200 | 55.87 | 11 | 93071 | 1589 |  | Y | 45 | 33 | [7 empty] | 박안희 | 2 |  |  | Y |  |  |  | 108.1 | 13-3 | 0 | 213.76 | A |  | 1589 | 3 | 0.27 | 1543 | 0.85 | 59 | 29 | 313 | 5:13 | 25 | 30 | 98 | 0 |  | 0 |  |  | N2 | 2020-03-16 05:07 | 2020-03-16 05:30 | 23 | 2020-03-16 05:04 | 25 | [8 empty] | Y | [5 empty] | 0 | 353.13 | [23 empty] | 0.03 | 0 | A |  |  | 5.48 | 26.283 | 58.893 | 0.103 | 10.746 | 2.24 | 1979.58 | 78 | 0 | 869 | 40 | 0 | 0 | 0 | 819 | 0 | 671 | 0 | 0 | 0 | 44
2020-03-15 | C54938 | 3 | 중탄소 | SM45CB | 연주시작 | Si 탈산 | T | 30 | 71 | 49250 | 90.78 | C | C | C |  | 1 |  | 1 | 1535 | 1568 | 7200 |  |  | 7200 | 79.43 | 33 | 90651 | 1650 |  | Y | 44 | 41 | [8 empty] | 2 |  |  |  |  | Y |  | 95.7 | 11-6 | 269.69 | 0 | A |  | 1629 | 2 | 0.45 | 1581 | 1.26 | 88 | 40 | 365 | 6:05 | 7 | 7 | 0 | 0 |  | 0 |  |  | N2 | 2020-03-16 05:24 |  | 23 | 2020-03-16 05:14 | 33 | [14 empty] | 5.73 | 0 | [23 empty] | 0.25 | 0 | A | [9 empty] | 0 | 0 | 184 | 0 | 0 | 0 | 0 | 899 | 0 | 200 | 155 | 0 | 0 | 32 |  |  | 9 |  | 1
2020-03-15 | A57586 | 1 | 고탄소 | P-AE1055LSM |  | Al 탈산 | B | 20 | 9 | 53200 | 96.78 | C | C | D |  | 1 | 1 |  | 1520 | 1562 | 5500 |  |  | 5500 | 54.17 | 12 | 101532 | 1589 |  | Y | 43 | 34 | [7 empty] | 박안희 | 2 |  |  | Y |  |  |  | 105.95 | 13-10 | 0 | 275.25 | A |  | 1589 | 3 | 0.23 | 1548 | 0.77 | 64 | 27 | 363 | 6:03 | 25 | 30 | 99 | 0 |  | 0 |  |  | N2 | 2020-03-16 06:05 | 2020-03-16 06:42 | 36 | 2020-03-16 06:03 | 38 |  |  |  |  | Y |  |  |  | Y | [5 empty] | 0 | 325.37 | [23 empty] | 0.01 | 0 | A |  |  | 5.462 | 25.681 | 58.982 | 0.054 | 10.798 | 2.296 | 1979.58 | 73 | 0 | 861 | 28 | 0 | 0 | 0 | 813 | 0 | 640 | 0 | 0 | 0 | 24
2020-03-15 | B57437 | 2 | 중탄소 | SM45CR2 |  | Si 탈산 | B | 18 | 29 | 51800 | 96.42 | C | C |  | C | 1 |  | 1 | 1540 | 1534 | 6700 |  |  | 6700 | 70.32 | 12 | 95272 | 1637 |  | Y | 41 | 32 |  |  | B57434 | 05 |  |  |  | 고승만 | 2 |  |  | Y |  | Y |  | 104.9 | 13-4 | 0.28 | 195.59 | A |  | 1617 | 1 | 0.12 | 1558 | 0 | 64 | 30 | 266 | 4:26 | 15 | 15 | 0 | 0 | 20 | 0 | 0 |  | N2 | 2020-03-16 06:05 | 2020-03-16 06:21 | 16 | 2020-03-16 05:45 | 36 |  |  |  |  | Y | [9 empty] | 5.59 | 0.72 | [23 empty] | 0.16 | 0.16 | A | [9 empty] | 21 | 0 | 555 | 0 | 0 | 0 | 0 | 1000 | 0 | 618 | 0 | 0 | 0 | 35 |  |  | 5
2020-03-15 | C54939 | 3 | 중탄소 | SM45CB | 연주종료 | Si 탈산 | T | 37 | 71 | 49750 | 79.35 | C | C | D |  | 1 |  | 1 | 1535 | 1575 | 5300 |  |  | 5300 | 55.13 | 35 | 96145 | 1603 |  | Y | 42 | 30 | 인곳3톤처리 | [7 empty] | 2 | [6 empty] | 95.55 | 11-6 | 178.18 | 0 | A |  | 1589 | 2 | 0.44 | 1553 | 1.2 | 60 | 44 | 374 | 6:14 | 7 | 7 | 0 | 0 |  | 0 | 10 |  | N2 | 2020-03-16 06:19 |  | 37 | 2020-03-16 06:11 | 45 |  |  |  |  | Y | [5 empty] | Y |  |  |  | 5.38 | 0 | [23 empty] | 0.25 | 0 | A | [9 empty] | 0 | 0 | 0 | 0 | 0 | 0 | 0 | 902 | 0 | 200 | 202 | 0 | 0 | 51
2020-03-15 | B57438 | 2 | 중탄소 | SM45CR2 | TUNDISH교체전 | Si 탈산 | B | 35 | 13 | 53750 | 96.7 | C | D |  | D | 1 |  | 1 | 1540 | 1554 | 5900 |  |  | 5900 | 75.21 | 10 | 78446 | 1624 |  | Y | 43 | 30 |  |  | B57435 | 05 |  |  |  | 고승만 | 2 |  |  | Y |  | Y |  | 107.95 | 14-1 | 0 | 297.44 | A |  | 1609 | 1 | 0.11 | 1554 | 1.26 | 60 | 29 | 262 | 4:22 | 15 | 15 | 0 | 0 |  | 0 | 0 |  | N2 | 2020-03-16 07:06 | 2020-03-16 07:24 | 18 | 2020-03-16 06:46 | 38 |  |  |  |  | Y | [8 empty] | 4 | 7.45 | 0 | [23 empty] | 0.09 | 0.09 | A | [9 empty] | 0 | 0 | 776 | 0 | 0 | 127 | 0 | 707 | 0 | 357 | 0 | 0 | 0 | 55 |  |  | 5
2020-03-16 | C54940 | 3 | 중탄소 | SM45CB | 연주종료 | Si 탈산 | T | 36 | 78 | 47700 | 75.67 | D | D | D |  | 1 |  | 1 | 1535 | 1560 | 5300 |  |  | 5300 | 52.15 | 37 | 101639 | 1607 |  | Y | 43 | 33 | [15 empty] | 101.05 | 11-10 | 99.4 | 0 | A |  | 1592 | 2 | 0.44 | 1555 | 1.48 | 62 | 24 | 433 | 7:13 | 7 | 7 | 0 | 0 |  | 0 | 10 |  | N2 | 2020-03-16 07:24 |  | 38 | 2020-03-16 07:16 | 46 |  |  |  |  | Y | [5 empty] | Y |  |  |  | 4.98 | 0 | [23 empty] | 0.25 | 0 | A | [9 empty] | 0 | 0 | 742 | 0 | 0 | 0 | 0 | 728 | 0 | 0 | 0 | 0 | 0 | 0
2020-03-16 | A57587 | 1 | 고탄소 | P-AE1055LSM | TUNDISH교체전 | Al 탈산 | B | 19 | 30 | 51600 | 78.08 | D | D | D |  | 1 | 1 |  | 1520 | 1578 | 4000 |  |  | 4000 | 48.36 | 10 | 82711 | 1600 |  | Y | 38 | 25 | [7 empty] | 박안희 | 2 |  | Y | [6 empty] | 40.74 | 20.66 | A |  | 1600 | 3 | 0.27 | 1552 | 1.26 | 68 | 34 | 286 | 4:46 | 25 | 30 | 100 | 0 |  | 0 |  |  | N2 | 2020-03-16 07:46 | 2020-03-16 07:56 | 10 | 2020-03-16 07:44 | 12 |  |  |  |  | Y |  |  |  | Y | [5 empty] | 0 | 214.36 | [23 empty] | 1.82 | 0 | A |  |  | 5.56 | 27.966 | 55.714 | 0.124 | 10.02 | 1.992 | 1828.31 | 31 | 0 | 837 | 17 | 0 | 0 | 0 | 393 | 0 | 300 | 52 | 0 | 0 | 30
2020-03-16 | B57439 | 2 | 중탄소 | AE4340 | TUNDISH교체 | Al 탈산 | B | 38 | 63 | 51750 | 101.1 | D | D |  | D | 1 |  | 1 | 1540 | 1544 | 8800 |  |  | 8800 | 88.21 | 12 | 99759 | 1657 |  | Y | 52 | 45 |  |  | B57436 | 05 |  |  |  | 김익규 | 3 |  |  | Y |  | Y |  | 99.55 | 12-1 | 335.84 | 0 | A |  | 1643 | 1 | 0.13 | 1579 | 1.53 | 90 | 38 | 257 | 4:17 | 18 | 20 | 0 | 0 |  | 0 | 0 |  | AR | 2020-03-16 08:14 | 2020-03-16 08:55 | 42 | 2020-03-16 08:02 | 54 |  |  |  |  | Y | [8 empty] | 4 | 10.39 | 0 | [19 empty] | 2.53 | 2.53 |  |  | 0.08 | 0.08 | A | [9 empty] | 819 | 0 | 610 | 0 | 0 | 52 | 0 | 382 | 0 | 0 | 0 | 0 | 0 | 19 |  |  | 7 |  | 1
2020-03-16 | C54941 | 3 | 중탄소 | SM45CB | TUNDISH교체전 | Si 탈산 | T | 6 | 66 | 47900 | 73.98 | D | D | D |  | 1 |  | 1 | 1535 | 1535 | 6600 |  |  | 6600 | 75.08 | 32 | 87904 | 1614 |  | Y | 51 | 34 | [7 empty] | 박지웅 | 3 |  |  |  |  | Y |  | 96.7 | 11-8 | 156.22 | 38.62 | A |  | 1600 | 2 | 0.43 | 1568 | 1.88 | 75 | 23 | 352 | 5:52 | 7 | 7 | 0 | 0 |  | 0 | 10 |  | N2 | 2020-03-16 08:28 |  | 45 | 2020-03-16 08:22 | 51 |  |  |  |  | Y | [5 empty] | Y |  |  |  | 5.76 | 0 | [23 empty] | 0.25 | 0 | A | [9 empty] | 0 | 0 | 716 | 0 | 0 | 0 | 0 | 717 | 0 | 0 | 0 | 0 | 0 | 11
2020-03-16 | A57588 | 1 | 저탄소 | KSG4120H | 교체연주종료 | Al 탈산 | B | 10 | 24 | 52100 | 78.25 | D | D | D |  | 1 | 1 |  | 1540 | 1595 | 6800 |  |  | 6800 | 109.62 | 8 | 62031 | 1649 | 718 | Y | 42 | 35 | [7 empty] | 김덕진 | 2 |  | Y |  |  |  |  | 105.3 | 13-5 | 0.01 | 196.42 | A |  | 1649 | 3 | 0.25 | 1609 | 1.14 | 96 | 37 | 276 | 4:36 | 18 | 20 | 101 | 0 |  | 0 |  |  | N2 | 2020-03-16 08:46 | 2020-03-16 09:20 | 34 | 2020-03-16 08:44 | 36 |  |  |  |  | Y |  |  |  | Y | [5 empty] | 0 | 213.41 | [19 empty] | 2.17 |  |  |  | 2.88 | 1.77 | A | [9 empty] | 676 | 1308 | 0 | 633 | 0 | 0 | 0 | 197 | 0 | 196 | 0 | 0 | 0 | 7
2020-03-16 | B57440 | 2 | 중탄소 | AE4340 |  | Al 탈산 | B | 11 | 80 | 48450 | 100.58 | D | D |  | D | 1 |  | 1 | 1540 | 1517 | 9200 |  |  | 9200 | 89.56 | 12 | 102720 | 1625 |  | Y | 53 | 47 |  |  | B57437 | 05 |  |  |  | 김익규 | 3 |  |  | Y |  | Y |  | 106.15 | 12-4 | 270.9 | 0 | A |  | 1612 | 1 | 0.14 | 1559 | 1.33 | 70 | 29 | 279 | 4:39 | 18 | 18 | 0 | 0 |  | 0 | 0 |  | AR | 2020-03-16 09:16 | 2020-03-16 10:00 | 44 | 2020-03-16 09:04 | 56 |  |  |  |  | Y | [8 empty] | 4 | 10.43 | 0 | [19 empty] | 1.63 | 1.25 |  |  | 0.04 | 0.04 | A | [9 empty] | 965 | 0 | 646 | 0 | 0 | 179 | 0 | 828 | 0 | 0 | 0 | 0 | 0 | 5 |  |  | 7
2020-03-16 | C54942 | 3 | 저탄소 | KSG4120H |  | Al 탈산 | B | 32 | 15 | 49200 | 154.5 | D | B | B |  | 4 | 2 |  | 1550 | 1501 | 10900 | 9700 | 16700 | 37300 | 440.85 | 10 | 84610 | 1658 |  | Y | 111 | 54 |  | Y | [5 empty] | 박지웅 | 3 |  |  |  |  | Y |  | 106.7 | 13-9 | 2.34 | 453.86 | A |  | 1645 | 3 | 0.27 | 1596 | 1.29 | 83 | 26 | 491 | 8:11 | 18 | 18 | 1 | 0 |  | 0 |  |  | N2 | 2020-03-16 21:15 | 2020-03-16 21:27 | 12 | 2020-03-16 21:13 | 14 |  |  |  |  | Y |  |  |  | N | [5 empty] | 73.78 | 151.57 | [23 empty] | 4.56 | 0 | B | [9 empty] | 302 | 1591 | 41 | 744 | 0 | 0 | 0 | 713 | 0 | 300 | 0 | 0 | 0 | 0 |  |  | 14
2020-03-16 | B57441 | 2 | 중탄소 | AE4340 |  | Al 탈산 | B | 18 | 30 | 51700 | 103.03 | D | D |  | D | 1 |  | 1 | 1540 | 1537 | 7200 |  |  | 7200 | 70.91 | 12 | 101537 | 1635 |  | Y | 48 | 34 |  |  | A57586 | 02 |  |  |  | 김익규 | 2 |  |  | Y |  | Y |  | 102.2 | 13-1 | 34.49 | 0 | A |  | 1623 | 1 | 0.14 | 1552 | 1.55 | 63 | 20 | 266 | 4:26 | 18 | 25 | 0 | 0 |  | 0 | 0 |  | AR | 2020-03-16 10:23 | 2020-03-16 11:10 | 46 | 2020-03-16 10:12 | 58 |  |  |  |  | Y | [8 empty] | 4 | 17.09 | 0 | [20 empty] | 0.9 |  |  | 0.05 | 0.05 | A | [9 empty] | 941 | 0 | 717 | 0 | 0 | 200 | 0 | 599 | 0 | 0 | 0 | 0 | 0 | 80 |  |  | 5
2020-03-16 | C54943 | 3 | 중탄소 | AE4340 |  | Al 탈산 | B | 37 | 72 | 49650 | 120.48 | D | D |  | D | 2 |  | 1 | 1535 | 1525 | 7600 | 0 |  | 7600 | 55.49 | 16 | 136960 | 1618 |  | Y | 73 | 42 |  | Y | [15 empty] | 228.08 | 95.9 | A |  | 1617 | 1 | 0.14 | 1557 | 1.5 | 68 | 25 | 234 | 3:54 | 18 | 20 | 0 | 0 |  | 0 | 0 |  | AR | 2020-03-16 11:37 | 2020-03-16 12:21 | 44 | 2020-03-16 11:25 | 55 |  |  |  |  | Y | [8 empty] | 5 | 16.23 | 0 | [20 empty] | 0.58 |  |  | 0.06 | 0.06 | A | [9 empty] | 989 | 0 | 573 | 0 | 0 | 0 | 0 | 626 | 0 | 301 | 51 | 0 | 0 | 70 |  |  | 5
2020-03-16 | B57442 | 2 | 저탄소 | KSG4120H | 연주시작 | Al 탈산 | B | 18 | 31 | 55000 | 303.3 | D | B | B |  | 2 |  | 1 | 1555 | 1508 | 28400 | 5500 |  | 33900 | 414.28 | 10 | 81828 | 1691 | 712 | N | 250 | 153 |  | Y | [5 empty] | 김익규 | 2 |  |  |  |  | Y |  | 94.3 | 12-2 | 0.05 | 787.79 | A |  | 1685 | 2 | 0.43 | 1616 | 1.53 | 103 | 42 | 530 | 8:50 | 18 | 20 | 0 | 0 |  | 0 | 15 |  | N2 | 2020-03-16 18:28 | 2020-03-16 19:12 | 44 | 2020-03-16 18:19 | 53 |  |  |  |  | Y | [5 empty] | N |  |  |  | 3.61 | 2.72 | [19 empty] | 1.91 |  |  |  | 0.25 | 0 | B | [9 empty] | 0 | 2189 | 532 | 0 | 0 | 145 | 0 | 1838 | 0 | 750 | 0 | 0 | 0 | 0 |  |  | 9 |  | 1
2020-03-16 | C54944 | 3 | 중탄소 | AE4140 | 연주시작 | Al 탈산 | T | 36 | 79 | 47800 | 206.88 | D | D | D |  | 1 |  | 1 | 1535 | 1553 | 15700 |  |  | 15700 | 163.3 | 35 | 96145 | 1654 | 355 | N | 151 | 90 | [15 empty] | 96.7 | 11-6 | 557.22 | 0 | A |  | 1661 | 2 | 0.49 | 1586 | 2.14 | 92 | 49 | 532 | 8:52 | 13 | 17 | 0 | 0 |  | 0 | 15 |  | N2 | 2020-03-16 13:58 |  | 39 | 2020-03-16 13:36 | 60 |  |  |  |  | Y | [5 empty] | N |  |  |  | 3.18 | 0 | [23 empty] | 0.25 | 0 | A | [9 empty] | 0 | 973 | 641 | 11 | 0 | 0 | 0 | 2314 | 0 | 702 | 202 | 0 | 0 | 0 |  |  | 9 |  | 1
2020-03-16 | B57443 | 2 | 중탄소 | AE4340M7 | 잔강최소화전 | Al 탈산 | B | 20 | 10 | 53950 | 78.97 | D | D |  | D | 2 |  | 1 | 1540 | 1581 | 3900 | 4900 |  | 8800 | 170.44 | 8 | 51630 | 1631 |  | Y | 28 | 20 |  | Y | [5 empty] | 김익규 | 2 |  |  |  |  | Y |  | 96.85 | 12-9 | 95.01 | 0.07 | A |  | 1612 | 1 | 0.13 | 1545 | 0 | 57 | 28 | 178 | 2:58 | 18 | 18 | 0 | 0 |  | 0 | 0 |  | AR | 2020-03-16 13:15 | 2020-03-16 13:30 | 14 | 2020-03-16 13:01 | 29 | [14 empty] | 10.76 | 0 | [20 empty] | 1.29 |  |  | 0.11 | 0.11 | B | [9 empty] | 1247 | 0 | 295 | 0 | 0 | 149 | 0 | 1403 | 0 | 411 | 0 | 0 | 0 | 48 |  |  | 5
2020-03-16 | B57444 | 2 | 중탄소 | AE4330VM5 | 잔강최소화 | Al 탈산 | B | 19 | 31 | 53700 | 143.57 | D | D |  | B | 1 |  | 1 | 1540 | 1546 | 9000 |  |  | 9000 | 98.77 | 12 | 91122 | 1635 |  | Y | 87 | 54 | [7 empty] | 김익규 | 2 |  |  |  |  | Y |  | 93 | 12-1 | 141.43 | 0 | A |  | 1643 | 1 | 0.18 | 1568 | 1.64 | 76 | 33 | 238 | 3:58 | 18 | 19 | 0 | 0 |  | 0 | 0 |  | AR | 2020-03-16 14:32 | 2020-03-16 14:52 | 20 | 2020-03-16 14:14 | 38 |  |  |  |  | Y | [8 empty] | 4.5 | 30.68 | 0 | [20 empty] | 0.84 |  |  | 0.03 | 0.03 | B | [9 empty] | 1298 | 0 | 34 | 10 | 0 | 218 | 0 | 1854 | 0 | 0 | 0 | 0 | 0 | 0 |  |  | 16
2020-03-16 | C54945 | 3 | 중탄소 | AE4140 | 연주종료 | Al 탈산 | T | 6 | 67 | 48150 | 113.6 | D | B | B |  | 1 |  | 1 | 1535 | 1602 | 7900 |  |  | 7900 | 77.73 | 37 | 101639 | 1633 |  | Y | 60 | 45 | [13 empty] | Y |  | 106.25 | 12-7 | 57.08 | 0 | A |  | 1622 | 2 | 0.43 | 1569 | 1.47 | 75 | 38 | 381 | 6:21 | 13 | 14 | 0 | 0 |  | 0 | 10 |  | N2 | 2020-03-16 14:55 |  | 48 | 2020-03-16 14:37 | 66 |  |  |  |  | Y | [5 empty] | Y |  |  |  | 3.83 | 0 | [23 empty] | 0.25 | 0 | A | [9 empty] | 1247 | 0 | 93 | 0 | 0 | 0 | 0 | 0 | 0 | 0 | 190 | 0 | 0 | 18
2020-03-16 | B57445 | 2 | 중탄소 | AE4330VM5 |  | Al 탈산 | B | 11 | 81 | 47750 | 111.83 | D | B |  | B | 1 |  | 1 | 1540 | 1605 | 8800 |  |  | 8800 | 115.2 | 12 | 76388 | 1664 |  | Y | 56 | 45 | [7 empty] | 김익규 | 2 |  |  |  |  | Y |  | 103.15 | 12-1 | 132.14 | 0 | A |  | 1643 | 1 | 0.14 | 1569 | 1.4 | 77 | 49 | 226 | 3:46 | 18 | 20 | 0 | 0 |  | 0 | 0 |  | AR | 2020-03-16 15:41 | 2020-03-16 15:52 | 10 | 2020-03-16 15:31 | 20 |  |  |  |  | Y | [8 empty] | 4.5 | 25.41 | 0 | [20 empty] | 0.63 |  |  | 0.09 | 0.09 | B | [9 empty] | 1452 | 0 | 40 | 60 | 0 | 260 | 0 | 1757 | 0 | 305 | 0 | 0 | 0 | 10 |  |  | 16
2020-03-16 | C54946 | 3 | 중탄소 | AE4140 | 연주종료 | Al 탈산 | T | 30 | 73 | 48700 | 124.1 | B | B | B |  | 1 |  | 1 | 1535 | 1517 | 8890 |  |  | 8890 | 92.46 | 35 | 96145 | 1658 |  | Y | 67 | 44 | C54945번 물량 과다로 12톤이월 | [6 empty] | 박재승 | 3 |  |  |  |  | Y |  | 101.15 | 12-1 | 257.68 | 0 | A |  | 1646 | 2 | 0.44 | 1566 | 2.86 | 72 | 40 | 390 | 6:30 | 13 | 18 | 0 | 0 |  | 0 | 15 |  | N2 | 2020-03-16 16:31 |  | 20 | 2020-03-16 16:01 | 50 |  |  |  |  | Y | [5 empty] | Y |  |  |  | 4.62 | 0 | [23 empty] | 0.25 | 0 | A | [9 empty] | 1230 | 0 | 159 | 0 | 0 | 0 | 0 | 597 | 0 | 250 | 157 | 0 | 0 | 26 |  |  | 5
2020-03-16 | B57446 | 2 | 중탄소 | AE4330VM5 |  | Al 탈산 | B | 37 | 73 | 49850 | 119.05 | B | B |  | B | 1 |  | 1 | 1540 | 1545 | 8100 |  |  | 8100 | 86.01 | 12 | 94173 | 1634 |  | Y | 73 | 49 | B57442 17톤받음 | [6 empty] | 임승우 | 2 |  |  |  |  | Y |  | 84.35 | 10-3 | 238.76 | 0 | A |  | 1610 | 1 | 0.17 | 1553 | 1.54 | 61 | 31 | 238 | 3:58 | 18 | 18 | 0 | 0 |  | 0 | 0 |  | AR | 2020-03-16 17:05 | 2020-03-16 17:10 | 5 | 2020-03-16 16:56 | 14 |  |  |  |  | N | 연주 잔강부족 | [7 empty] | 6 | 15.95 | 0 | [20 empty] | 1.01 |  |  | 0.09 | 0.09 | B | [9 empty] | 1061 | 0 | 253 | 0 | 0 | 268 | 0 | 2212 | 0 | 813 | 0 | 0 | 0 | 8 |  |  | 9
2020-03-16 | C54947 | 3 | 중탄소 | AE4140 | TUNDISH교체전 | Al 탈산 | T | 10 | 25 | 52300 | 108.13 | B | B | B |  | 1 |  | 1 | 1535 | 1556 | 7900 |  |  | 7900 | 82.17 | 35 | 96145 | 1633 |  | Y | 62 | 42 |  |  | C54944 | 05 |  |  |  | 박재승 | 3 |  | N | Y |  | Y |  |  |  | 124.08 | 0 | A |  | 1609 | 2 | 0.44 | 1562 | 1.31 | 68 | 32 | 384 | 6:24 | 13 | 13 | 0 | 0 |  | 0 | 10 |  | N2 | 2020-03-16 17:31 |  | 29 | 2020-03-16 17:21 | 39 |  |  |  |  | Y | [5 empty] | Y |  |  |  | 4.43 | 0 | [23 empty] | 0.25 | 0 | A | [9 empty] | 1173 | 0 | 30 | 0 | 0 | 0 | 0 | 398 | 0 | 301 | 0 | 0 | 0 | 19
2020-03-16 | B57447 | 2 | 중탄소 | AE4330VM5 | TUNDISH교체전 | Al 탈산 | B | 35 | 15 | 55050 | 90.47 | B | B |  | B | 1 |  | 1 | 1540 | 1585 | 8300 |  |  | 8300 | 91.4 | 12 | 90810 | 1615 |  | Y | 50 | 43 | [7 empty] | 임승우 | 2 |  |  |  |  | Y |  | 105.65 | 13-8 | 205 | 0 | A |  | 1607 | 1 | 0.12 | 1556 | 1.47 | 64 | 26 | 175 | 2:55 | 18 | 18 | 0 | 0 |  | 0 | 0 |  | AR | 2020-03-16 18:03 | 2020-03-16 18:16 | 13 | 2020-03-16 17:52 | 24 |  |  |  |  | Y | [8 empty] | 3.5 | 13.54 | 0 | [20 empty] | 1.02 |  |  | 0.07 | 0.07 | B | [9 empty] | 1500 | 30 | 70 | 0 | 0 | 258 | 0 | 1904 | 0 | 563 | 0 | 0 | 0 | 30 |  |  | 12
2020-03-16 | A57589 | 1 | 저탄소 | KSG4120H |  | Al 탈산 | B | 20 | 11 | 54000 | 147.62 | B | B |  | B | 1 |  | 1 | 1540 | 1558 | 8700 |  |  | 8700 | 102.82 | 10 | 84610 | 1658 |  | Y | 63 | 46 | [7 empty] | 이호남 | 2 | [8 empty] | 0 | 335.3 | A |  | 1644 | 1 | 0.28 | 1574 | 1.59 | 61 | 28 | 372 | 6:12 | 18 | 18 | 0 | 0 |  | 0 | 0 |  | N2 | 2020-03-16 20:02 | 2020-03-16 20:20 | 18 | 2020-03-16 19:42 | 38 |  |  |  |  | Y | [8 empty] | 4.5 | 1.49 | 20.21 | [23 empty] | 0.11 | 0.11 | A | [9 empty] | 1004 | 502 | 44 | 637 | 0 | 0 | 0 | 299 | 0 | 300 | 0 | 0 | 0 | 0 |  |  | 5
2020-03-16 | C54948 | 3 | 저탄소 | SNCM26V |  | Al 탈산 | I | 36 | 80 | 47000 | 148.05 | B | B | B |  | 1 |  | 1 | 1560 | 1530 | 13100 |  |  | 13100 | 128.43 | 12 | 102000 | 1672 |  | INGOT | 80 | 55 |  |  | C54946 | 05 |  |  |  | 박재승 |  |  | Y |  |  | Y |  | 106.8 | 12-5 | 249.25 | 0.11 | A |  | 1651 | 2 | 0.42 | 1593 | 1.09 | 93 |  | 309 | 5:09 | 20 | 20 | 0 | 0 |  | 0 | 10 |  | N2 | 2020-03-16 19:36 |  | 55 | 2020-03-16 19:21 | [5 empty] | Y | [5 empty] | N |  |  |  | 7.41 | 0 | [18 empty] | 1.3 |  |  |  |  | 0.25 | 0 | A | [9 empty] | 453 | 1699 | 31 | 642 | 0 | 0 | 0 | 1008 | 0 | 299 | 236 | 0 | 0 | 0
2020-03-16 | B57448 | 2 | 중탄소 | SFMN438VM4 | 교체, 잔강최소화전 | Si 탈산 | B | 19 | 32 | 53000 | 113.38 | B | B |  | B | 1 |  | 1 | 1540 | 1566 | 9600 |  |  | 9600 | 114.75 | 12 | 83658 | 1666 |  | Y | 52 | 47 | [7 empty] | 임승우 | 2 | [6 empty] | 99.9 | 12-8 | 0 | 292.21 | A |  | 1667 | 1 | 0.21 | 1581 | 1.74 | 87 | 36 | 292 | 4:52 | 18 | 20 | 0 | 0 | 80 | 0 | 0 |  | N2 | 2020-03-16 19:23 | 2020-03-16 20:02 | 38 | 2020-03-16 19:01 | 61 |  |  |  |  | Y | [8 empty] | 4 | 0 | 19.49 | [19 empty] | 2.54 | 1.71 |  |  | 0.25 | 0.25 | A | [9 empty] | 0 | 0 | 100 | 0 | 0 | 0 | 0 | 1484 | 0 | 0 | 0 | 0 | 0 | 26 |  |  | 7
2020-03-16 | B57449 | 2 | 중탄소 | AE1548 | 잔강최소화 | Al 탈산 | B | 11 | 82 | 47650 | 124.02 | B | B |  | B | 1 |  | 1 | 1540 | 1565 | 7500 |  |  | 7500 | 81.39 | 13 | 92144 | 1627 | 360 | Y | 72 | 39 | [7 empty] | 임승우 | 2 |  |  |  |  | Y |  | 102.15 | 11-10 | 321.57 | 0 | A |  | 1631 | 1 | 0.43 | 1573 | 1.33 | 85 | 35 | 474 | 7:54 | 15 | 16 | 0 | 0 |  | 0 | 0 |  | N2 | 2020-03-16 20:38 | 2020-03-16 21:17 | 39 | 2020-03-16 20:27 | 51 |  |  |  |  | Y | [8 empty] | 4.5 | 18.65 | 0.04 | [20 empty] | 0.96 |  |  | 0.05 | 0.05 | A | [9 empty] | 0 | 10 | 286 | 0 | 0 | 129 | 0 | 741 | 0 | 0 | 0 | 0 | 0 | 10 |  |  | 5
2020-03-16 | B57450 | 2 | 중탄소 | AE1548 |  | Al 탈산 | B | 37 | 74 | 50800 | 88.35 | B | B |  | B | 1 |  | 1 | 1540 | 1566 | 6000 |  |  | 6000 | 65.12 | 13 | 92144 | 1617 |  | Y | 41 | 35 | [7 empty] | 임승우 | 2 |  |  |  |  | Y |  | 101 | 12-1 | 210.79 | 0 | A |  | 1595 | 1 | 0.13 | 1551 | 1.13 | 63 | 20 | 267 | 4:27 | 15 | 15 | 0 | 0 |  | 0 | 0 |  | N2 | 2020-03-16 21:30 | 2020-03-16 22:17 | 47 | 2020-03-16 21:21 | 55 |  |  |  |  | Y | [8 empty] | 5 | 19.01 | 0 | [20 empty] | 0.81 |  |  | 0.03 | 0.03 | B | [9 empty] | 0 | 0 | 261 | 0 | 0 | 167 | 0 | 710 | 0 | 0 | 0 | 0 | 0 | 10 |  |  | 5
2020-03-16 | C54949 | 3 | 중탄소 | SM45CB | 연주시작 | Si 탈산 | T | 6 | 68 | 46950 | 88.65 | B | B | B |  | 1 |  | 1 | 1535 | 1603 | 6800 |  |  | 6800 | 70.73 | 35 | 96145 | 1665 |  | Y | 52 | 37 | [7 empty] | 박재승 | 3 |  |  |  |  | N |  | 100.5 | 12-1 | 0 | 253.75 | A |  | 1635 | 2 | 0.44 | 1583 | 2.48 | 90 | 42 | 527 | 8:47 | 7 | 7 | 0 | 0 |  | 0 | 10 |  | N2 | 2020-03-16 21:34 |  | 16 | 2020-03-16 21:17 | 33 |  |  |  |  | Y | [5 empty] | Y |  |  |  | 3.43 | 0 | [23 empty] | 0.25 | 0 | A | [9 empty] | 0 | 0 | 0 | 0 | 0 | 0 | 0 | 987 | 0 | 0 | 213 | 0 | 0 | 0 |  |  | 7 |  | 1
2020-03-16 | A57590 | 1 | 저탄소 | KSG4120H |  | Al 탈산 | B | 38 | 65 | 58000 | 89.88 | B | B | C |  | 1 | 1 |  | 1540 | 1594 | 5900 |  |  | 5900 | 58.11 | 12 | 101532 | 1630 |  | Y | 52 | 33 | [7 empty] | 이호남 | 2 |  |  | Y |  | N |  | 99.2 | 11-10 | 0.78 | 216.93 | A |  | 1630 | 3 | 0.27 | 1584 | 1.24 | 71 | 38 | 269 | 4:29 | 18 | 19 | 2 | 0 |  | 0 |  |  | N2 | 2020-03-16 22:14 | 2020-03-16 22:25 | 11 | 2020-03-16 22:13 | 12 | [14 empty] | 0 | 222.29 | [23 empty] | 9.12 | 0.02 | A | [9 empty] | 855 | 626 | 0 | 494 | 0 | 0 | 0 | 706 | 0 | 299 | 0 | 0 | 0 | 12
2020-03-16 | B57451 | 2 | 중탄소 | AE1548 |  | Al 탈산 | B | 35 | 16 | 53400 | 100.8 | B | B |  | C | 1 |  | 1 | 1540 | 1557 | 6300 |  |  | 6300 | 63.49 | 14 | 99232 | 1626 |  | Y | 46 | 39 | [7 empty] | 임승우 | 2 |  |  |  |  | Y |  | 101.2 | 13-3 | 191.13 | 0 | A |  | 1605 | 1 | 0.09 | 1557 | 1.05 | 69 | 24 | 193 | 3:13 | 15 | 16 | 0 | 0 |  | 0 | 0 |  | N2 | 2020-03-16 22:40 | 2020-03-16 23:18 | 38 | 2020-03-16 22:23 | 55 |  |  |  |  | Y | [8 empty] | 4 | 8.62 | 0 | [20 empty] | 1.19 |  |  | 0.09 | 0.09 | B | [9 empty] | 0 | 0 | 333 | 0 | 0 | 185 | 0 | 656 | 0 | 0 | 0 | 0 | 0 | 21
2020-03-16 | C54950 | 3 | 중탄소 | SM45CB | 연주종료 | Si 탈산 | T | 30 | 74 | 48800 | 79.9 | B | B | C |  | 1 |  | 1 | 1535 | 1585 | 5000 |  |  | 5000 | 39.57 | 46 | 126362 | 1625 |  | Y | 48 | 30 | [7 empty] | 박재승 | 3 |  |  |  |  | Y |  | 95.2 | 11-5 | 0 | 101.46 | A |  | 1604 | 2 | 0.44 | 1565 | 1.7 | 72 | 28 | 416 | 6:56 | 7 | 7 | 0 | 0 |  | 0 | 9 |  | N2 | 2020-03-16 22:32 |  | 29 | 2020-03-16 22:23 | 39 |  |  |  |  | Y | [5 empty] | Y |  |  |  | 4.24 | 0 | [23 empty] | 0.25 | 0 | A | [9 empty] | 0 | 0 | 5 | 0 | 0 | 0 | 0 | 805 | 0 | 0 | 114 | 0 | 0 | 26 |  |  | 7
2020-03-16 | A57591 | 1 | 저탄소 | KSG4120H |  | Al 탈산 | B | 18 | 32 | 50900 | 78.75 | B | C | C |  | 1 | 1 |  | 1540 | 1581 | 6000 |  |  | 6000 | 59.09 | 12 | 101532 | 1622 |  | Y | 43 | 39 | [7 empty] | 이호남 | 2 |  | Y |  |  |  |  | 103.95 | 13-2 | 0 | 262.28 | A |  | 1620 | 3 | 0.26 | 1581 | 1.11 | 68 | 35 | 274 | 4:34 | 18 | 19 | 3 | 0 |  | 0 |  |  | N2 | 2020-03-16 23:08 | 2020-03-16 23:25 | 18 | 2020-03-16 23:06 | 19 | [8 empty] | Y | [5 empty] | 0 | 219.06 | [23 empty] | 9.63 | 15.04 | A | [9 empty] | 1223 | 459 | 0 | 570 | 0 | 0 | 0 | 298 | 0 | 301 | 0 | 0 | 0 | 3
2020-03-16 | B57452 | 2 | 중탄소 | AE1548 |  | Al 탈산 | B | 19 | 33 | 53000 | 96.03 | C | C |  | C | 1 |  | 1 | 1540 | 1545 | 6500 |  |  | 6500 | 70.54 | 13 | 92144 | 1635 |  | Y | 44 | 34 |  |  | B57449 | 05 |  |  |  | 고승만 | 2 |  |  | Y |  | Y |  | 106 | 13-4 | 311.4 | 0 | A |  | 1612 | 1 | 0.1 | 1561 | 1.1 | 73 | 33 | 249 | 4:09 | 15 | 16 | 0 | 0 |  | 0 | 0 |  | N2 | 2020-03-16 23:36 | 2020-03-17 00:19 | 43 | 2020-03-16 23:23 | 56 |  |  |  |  | Y | [8 empty] | 4 | 8.18 | 0 | [20 empty] | 1.23 |  |  | 0.05 | 0.05 | A | [9 empty] | 0 | 0 | 570 | 0 | 0 | 187 | 0 | 552 | 0 | 206 | 0 | 0 | 0 | 34 |  |  | 5
2020-03-16 | C54951 | 3 | 중탄소 | SM45C | 연주종료 | Si 탈산 | T | 36 | 81 | 46950 | 81.32 | C | C | C |  | 1 |  | 1 | 1535 | 1565 | 5700 |  |  | 5700 | 98.81 | 21 | 57687 | 1608 | 358 | Y | 45 | 34 | [8 empty] | 2 |  |  |  |  | Y |  | 98.5 | 11-7 | 0 | 137.01 | A |  | 1603 | 2 | 0.45 | 1558 | 1.55 | 65 | 28 | 425 | 7:05 | 10 | 10 | 0 | 0 |  | 0 | 7 |  | N2 | 2020-03-16 23:38 |  | 25 | 2020-03-16 23:30 | 33 |  |  |  |  | Y | [5 empty] | Y |  |  |  | 4.11 | 0 | [23 empty] | 0 | 0 | B | [9 empty] | 0 | 0 | 233 | 0 | 0 | 0 | 0 | 403 | 0 | 301 | 0 | 0 | 0 | 45 |  |  | 6
2020-03-16 | A57592 | 1 | 저탄소 | KSG4120H |  | Al 탈산 | B | 10 | 26 | 52300 | 78.4 | C | C | C |  | 1 | 1 |  | 1540 | 1522 | 8100 |  |  | 8100 | 95.73 | 10 | 84610 | 1616 |  | Y | 46 | 43 | [7 empty] | 박안희 | 2 |  | Y |  |  |  |  | 101.3 | 13-1 | 0 | 316.94 | A |  | 1616 | 3 | 0.34 | 1587 | 0.91 | 74 | 34 | 300 | 5:00 | 18 | 18 | 4 | 0 |  | 0 |  |  | N2 | 2020-03-17 00:08 | 2020-03-17 00:23 | 14 | 2020-03-17 00:08 | 15 |  |  |  |  | Y |  |  |  | Y | [5 empty] | 0 | 181.53 | [23 empty] | 11.36 | 25.52 | A | [9 empty] | 531 | 1034 | 0 | 576 | 0 | 0 | 0 | 298 | 0 | 300 | 0 | 0 | 0 | 5
2020-03-16 | B57453 | 2 | 중탄소 | AE1548 |  | Al 탈산 | B | 20 | 12 | 53950 | 117.53 | C | C |  | C | 1 |  | 1 | 1540 | 1557 | 7400 |  |  | 7400 | 80.31 | 13 | 92144 | 1614 |  | Y | 55 | 39 |  |  | B57450 | 05 |  |  |  | 고승만 | 2 |  |  | Y |  | Y |  | 103.35 | 13-6 | 428.35 | 0 | A |  | 1612 | 1 | 0.1 | 1552 | 1.21 | 64 | 30 | 167 | 2:47 | 15 | 18 | 0 | 0 |  | 0 | 0 |  | N2 | 2020-03-17 01:03 | 2020-03-17 01:22 | 20 | 2020-03-17 00:36 | 47 |  |  |  |  | Y | [8 empty] | 3 | 8.36 | 0 | [20 empty] | 1.5 |  |  | 0.16 | 0.16 | B | [9 empty] | 0 | 0 | 42 | 0 | 0 | 234 | 0 | 800 | 0 | 311 | 0 | 0 | 0 | 70 |  |  | 5
2020-03-16 | C54952 | 3 | 중탄소 | SM45C-JY | 연주종료 | Al 탈산 | T | 11 | 83 | 47400 | 78.17 | C | C | C |  | 1 |  | 1 | 1535 | 1582 | 5000 |  |  | 5000 | 55.06 | 30 | 90810 | 1607 |  | Y | 42 | 33 | [15 empty] | 99.15 | 11-7 | 0 | 114.47 | A |  | 1599 | 2 | 0.43 | 1559 | 1.33 | 66 | 28 | 487 | 8:07 | 10 | 10 | 0 | 0 |  | 0 | 7 |  | N2 | 2020-03-17 00:40 |  | 29 | 2020-03-17 00:34 | 35 |  |  |  |  | Y | [5 empty] | N |  |  |  | 4.34 | 0 | [23 empty] | 0 | 0 | A | [9 empty] | 0 | 0 | 0 | 0 | 0 | 0 | 0 | 403 | 0 | 200 | 0 | 0 | 0 | 11 |  |  | 6
2020-03-16 | A57593 | 1 | 저탄소 | KSG4120H |  | Al 탈산 | B | 32 | 16 | 52300 | 71.17 | C | C | C |  | 1 | 1 |  | 1540 | 1542 | 6600 |  |  | 6600 | 65 | 12 | 101532 | 1609 |  | Y | 44 | 37 | [7 empty] | 박안희 | 2 |  | Y |  |  |  |  | 105.5 | 13-8 | 0 | 232.46 | A |  | 1609 | 3 | 0.26 | 1579 | 1.11 | 66 | 29 | 283 | 4:43 | 18 | 18 | 5 | 0 |  | 0 |  |  | N2 | 2020-03-17 01:03 | 2020-03-17 01:23 | 20 | 2020-03-17 01:02 | 21 |  |  |  |  | Y |  |  |  | Y | [5 empty] | 0 | 157.05 | [23 empty] | 14.91 | 39.95 | A | [9 empty] | 612 | 981 | 0 | 535 | 0 | 0 | 0 | 300 | 0 | 300 | 0 | 0 | 0 | 10
2020-03-16 | B57454 | 2 | 중탄소 | AE1548 |  | Al 탈산 | B | 37 | 75 | 49550 | 101.65 | C | C |  | C | 1 |  | 1 | 1540 | 1567 | 6200 |  |  | 6200 | 67.29 | 13 | 92144 | 1615 |  | N | 46 | 33 |  |  | B57451 | 05 |  |  |  | 고승만 | 2 |  |  | Y |  | Y |  | 103.75 | 12-3 | 217.33 | 0 | A |  | 1608 | 1 | 0.1 | 1550 | 1.24 | 62 | 26 | 244 | 4:04 | 15 | 17 | 0 | 0 | 25 | 0 | 0 |  | N2 | 2020-03-17 01:57 | 2020-03-17 02:29 | 33 | 2020-03-17 01:35 | 54 |  |  |  |  | Y | [8 empty] | 4.8 | 7.86 | 0 | [20 empty] | 0.85 |  |  | 0.11 | 0.11 | A | [9 empty] | 23 | 0 | 530 | 0 | 0 | 178 | 0 | 600 | 0 | 413 | 0 | 0 | 0 | 12 |  |  | 5
2020-03-16 | C54953 | 3 | 중탄소 | SM45C-JY | 연주종료 | Al 탈산 | T | 6 | 69 | 47300 | 75.2 | C | C | C |  | 1 |  | 1 | 1535 | 1574 | 5000 |  |  | 5000 | 55.06 | 30 | 90810 | 1618 |  | Y | 45 | 28 |  |  |  | 05 |  |  |  |  | 2 |  | Y |  |  | Y |  | 97.05 | 11-8 | 0 | 92.78 | A |  | 1596 | 2 | 0.43 | 1551 | 1.88 | 58 | 26 | 396 | 6:36 | 10 | 10 | 0 | 0 |  | 0 | 7 |  | N2 | 2020-03-17 01:51 |  | 25 | 2020-03-17 01:44 | 32 |  |  |  |  | Y | [5 empty] | N |  |  |  | 4.3 | 0 | [23 empty] | 0 | 0 | A | [9 empty] | 0 | 0 | 248 | 0 | 0 | 0 | 0 | 397 | 0 | 200 | 0 | 0 | 0 | 38 |  |  | 6
2020-03-16 | A57594 | 1 | 저탄소 | KSG4120H | TUNDISH교체전 | Al 탈산 | B | 38 | 66 | 50700 | 76.25 | C | C | C |  | 1 | 1 |  | 1540 | 1539 | 6700 |  |  | 6700 | 63.15 | 14 | 106104 | 1613 |  | Y | 42 | 35 | [7 empty] | 박안희 | 2 |  | Y |  |  |  |  | 104.75 | 12-6 | 0 | 218.08 | A |  | 1613 | 3 | 0.31 | 1568 | 1.32 | 55 | 23 | 284 | 4:44 | 18 | 18 | 6 | 0 |  | 0 |  |  | N2 | 2020-03-17 02:09 | 2020-03-17 02:24 | 15 | 2020-03-17 02:09 | 16 |  |  |  |  | Y |  |  |  | Y | [5 empty] | 0 | 193.73 | [23 empty] | 16.87 | 57.82 | A | [9 empty] | 657 | 1186 | 0 | 615 | 0 | 0 | 0 | 299 | 0 | 300 | 0 | 0 | 0 | 5
2020-03-16 | B57455 | 2 | 중탄소 | AE1548 |  | Al 탈산 | B | 35 | 17 | 52850 | 115.82 | C | C |  | C | 1 |  | 1 | 1540 | 1574 | 6000 |  |  | 6000 | 63.83 | 13 | 94003 | 1626 |  | Y | 46 | 34 |  |  | B57452 | 05 |  |  |  | 고승만 | 2 |  |  | Y |  | Y |  | 105.85 | 13-8 | 204.92 | 0 | A |  | 1610 | 1 | 0.1 | 1547 | 1.33 | 59 | 24 | 59 | 0:59 | 15 | 15 | 0 | 0 |  | 0 | 0 |  | N2 | 2020-03-17 03:09 | 2020-03-17 03:33 | 24 | 2020-03-17 02:34 | 59 |  |  |  |  | Y | [9 empty] | 7.35 | 0 | [20 empty] | 1.57 |  |  | 0.07 | 0.07 | A | [9 empty] | 25 | 0 | 654 | 0 | 0 | 197 | 0 | 605 | 0 | 413 | 0 | 0 | 0 | 49 |  |  | 5
2020-03-16 | C54954 | 3 | 중탄소 | SM45C-JY | 연주종료 | Al 탈산 | T | 30 | 75 | 48500 | 78.18 | C | C | C |  | 1 |  | 1 | 1535 | 1571 | 5600 |  |  | 5600 | 56.06 | 33 | 99891 | 1616 |  | Y | 42 | 32 |  |  |  | 05 |  |  |  |  | 2 |  | Y |  |  | Y |  | 101.65 | 12-1 | 0 | 155.98 | A |  | 1607 | 2 | 0.43 | 1558 | 1.63 | 65 | 29 | 404 | 6:44 | 10 | 11 | 0 | 0 |  | 0 | 7 |  | N2 | 2020-03-17 02:54 |  | 27 | 2020-03-17 02:47 | 34 |  |  |  |  | Y | [5 empty] | N |  |  |  | 5.42 | 0 | [23 empty] | 0.02 | 0 | A | [9 empty] | 0 | 0 | 258 | 0 | 0 | 0 | 0 | 407 | 0 | 200 | 0 | 0 | 0 | 35 |  |  | 6
2020-03-16 | A57595 | 1 | 고탄소 | AE1055LS | TUNDISH교체 | Al 탈산 | B | 18 | 33 | 50600 | 80.67 | C | C | C |  | 1 | 1 |  | 1520 | 1576 | 5000 |  |  | 5000 | 59.09 | 10 | 84610 | 1612 |  | Y | 41 | 32 | [7 empty] | 박안희 | 2 |  |  |  |  | Y |  | 98.9 | 12-6 | 0 | 200.75 | A |  | 1612 | 3 | 0.35 | 1566 | 1.18 | 82 | 27 | 395 | 6:35 | 25 | 25 | 7 | 0 |  | 0 |  |  | N2 | 2020-03-17 03:17 | 2020-03-17 03:51 | 34 | 2020-03-17 03:16 | 35 |  |  |  |  | Y |  |  |  | Y | [5 empty] | 0 | 180.97 | [19 empty] | 1.92 |  |  |  | 18.88 | 57.82 | B | [9 empty] | 0 | 0 | 681 | 0 | 0 | 0 | 0 | 520 | 0 | 449 | 0 | 0 | 0 | 46 |  |  | 6 |  | 1
2020-03-16 | B57456 | 2 | 중탄소 | AE1548 |  | Al 탈산 | B | 19 | 34 | 52350 | 95.63 | C | C |  | C | 1 |  | 1 | 1540 | 1565 | 5700 |  |  | 5700 | 61.86 | 13 | 92144 | 1627 |  | N | 42 | 33 |  |  | B57453 | 05 |  |  |  | 고승만 | 2 |  |  | Y |  | Y |  | 107.75 | 13-6 | 221.76 | 0 | A |  | 1608 | 1 | 0.1 | 1556 | 1.12 | 68 | 26 | 174 | 2:54 | 15 | 15 | 0 | 0 |  | 0 | 0 |  | N2 | 2020-03-17 03:58 | 2020-03-17 04:47 | 48 | 2020-03-17 03:38 | 69 |  |  |  |  | Y | [8 empty] | 3.6 | 7.22 | 0 | [20 empty] | 1.53 |  |  | 0.09 | 0.09 | A | [9 empty] | 0 | 0 | 518 | 0 | 0 | 178 | 0 | 603 | 0 | 409 | 0 | 0 | 0 | 38 |  |  | 5
2020-03-16 | C54955 | 3 | 중탄소 | SM45C-JY | 연주종료 | Al 탈산 | T | 36 | 82 | 46750 | 83.3 | C | C | C |  | 1 |  | 1 | 1535 | 1549 | 6300 |  |  | 6300 | 63.07 | 33 | 99891 | 1617 |  | Y | 42 | 34 |  |  |  | 05 |  |  |  |  | 2 |  | Y |  |  | Y |  | 100.2 | 11-8 | 0 | 174.41 | A |  | 1604 | 2 | 0.42 | 1556 | 1.45 | 63 | 31 | 427 | 7:07 | 10 | 10 | 0 | 0 |  | 0 | 9 |  | N2 | 2020-03-17 04:05 |  | 24 | 2020-03-17 03:56 | 33 |  |  |  |  | Y | [5 empty] | N |  |  |  | 4.84 | 0 | [23 empty] | 0.01 | 0 | A | [9 empty] | 0 | 0 | 0 | 0 | 0 | 0 | 0 | 398 | 0 | 198 | 0 | 0 | 0 | 22 |  |  | 6
2020-03-16 | A57596 | 1 | 고탄소 | AE1055LS |  | Al 탈산 | B | 10 | 27 | 52100 | 82.22 | C | C | C |  | 1 | 1 |  | 1520 | 1547 | 4600 |  |  | 4600 | 54.37 | 10 | 84610 | 1600 |  | Y | 41 | 31 | [7 empty] | 박안희 | 2 |  |  |  |  | Y |  | 96.15 | 12-5 | 0 | 283.26 | A |  | 1600 | 3 | 0.36 | 1544 | 1.4 | 60 | 22 | 404 | 6:44 | 25 | 25 | 8 | 0 |  | 0 |  |  | N2 | 2020-03-17 04:21 | 2020-03-17 04:49 | 29 | 2020-03-17 04:18 | 31 |  |  |  |  | Y |  |  |  | Y | [5 empty] | 0 | 189.66 | [23 empty] | 0.02 | 0 | A | [9 empty] | 52 | 0 | 836 | 16 | 0 | 0 | 0 | 409 | 0 | 384 | 0 | 0 | 0 | 9
2020-03-16 | B57457 | 2 | 중탄소 | AE1548 |  | Al 탈산 | B | 20 | 13 | 53150 | 103.38 | C | C |  | C | 1 |  | 1 | 1540 | 1574 | 6800 |  |  | 6800 | 73.8 | 13 | 92144 | 1635 |  | Y | 52 | 36 |  |  | B57454 | 05 |  |  |  | 고승만 | 2 |  |  | Y |  | Y |  | 105.75 | 13-9 | 213.52 | 0 | A |  | 1627 | 1 | 0.14 | 1564 | 1.36 | 76 | 37 | 180 | 3:00 | 15 | 16 | 0 | 0 |  | 0 | 0 |  | N2 | 2020-03-17 05:05 | 2020-03-17 05:51 | 47 | 2020-03-17 04:46 | 66 |  |  |  |  | Y | [8 empty] | 3.2 | 8.78 | 0 | [20 empty] | 1.55 |  |  | 0.14 | 0.14 | A | [9 empty] | 34 | 0 | 537 | 0 | 0 | 178 | 0 | 604 | 0 | 202 | 0 | 0 | 0 | 44
2020-03-16 | C54956 | 3 | 중탄소 | SM45C | 연주종료 | Si 탈산 | T | 11 | 84 | 47550 | 78.28 | C | C | C |  | 1 |  | 1 | 1535 | 1559 | 5800 |  |  | 5800 | 46.92 | 45 | 123615 | 1616 |  | Y | 42 | 32 |  |  |  | 04 |  |  |  |  | 2 |  | Y |  |  | Y |  | 102.75 | 11-10 | 160.96 | 12.51 | A |  | 1599 | 2 | 0.41 | 1561 | 1.41 | 68 | 32 | 369 | 6:09 | 10 | 10 | 0 | 0 |  | 0 | 9 |  | N2 | 2020-03-17 05:10 |  | 27 | 2020-03-17 05:00 | 36 |  |  |  |  | Y | [5 empty] | Y |  |  |  | 4.72 | 0 | [23 empty] | 0.74 | 0 | A | [9 empty] | 0 | 0 | 31 | 0 | 0 | 0 | 0 | 400 | 0 | 201 | 0 | 0 | 0 | 39 |  |  | 6
2020-03-16 | A57597 | 1 | 고탄소 | AE1055LS |  | Al 탈산 | B | 32 | 17 | 52300 | 81.13 | C | C | C |  | 1 | 1 |  | 1520 | 1547 | 4900 |  |  | 4900 | 57.91 | 10 | 84610 | 1585 |  | Y | 42 | 32 | [7 empty] | 박안희 | 2 |  |  |  |  | Y |  | 100.05 | 13-1 | 0 | 238.61 | A |  | 1585 | 3 | 0.24 | 1539 | 1.21 | 55 | 25 | 316 | 5:16 | 25 | 25 | 9 | 0 |  | 0 |  |  | N2 | 2020-03-17 05:21 | 2020-03-17 05:45 | 24 | 2020-03-17 05:19 | 26 |  |  |  |  | Y |  |  |  | Y | [5 empty] | 0 | 145.37 | [23 empty] | 0.07 | 0 | A | [9 empty] | 0 | 0 | 773 | 32 | 0 | 0 | 0 | 643 | 0 | 541 | 0 | 0 | 0 | 25
2020-03-16 | C54957 | 3 | 중탄소 | SM45CM6 | 연주종료 | Si 탈산 | T | 6 | 70 | 47500 | 82.78 | C | C | A |  | 1 |  | 1 | 1535 | 1574 | 5700 |  |  | 5700 | 83 | 25 | 68675 | 1607 |  | Y | 42 | 34 |  |  |  | 05 |  |  |  |  | 2 |  | Y |  |  | Y |  | 98.15 | 11-8 | 142.89 | 0 | A |  | 1601 | 2 | 0.42 | 1556 | 1.5 | 63 | 31 | 340 | 5:40 | 10 | 10 | 0 | 0 |  | 0 | 11 |  | N2 | 2020-03-17 06:18 |  | 28 | 2020-03-17 06:06 | 39 |  |  |  |  | Y | [5 empty] | N |  |  | 5 | 7.65 | 0 | [23 empty] | 0 | 0 | A | [9 empty] | 0 | 0 | 13 | 0 | 0 | 0 | 0 | 399 | 0 | 199 | 0 | 0 | 0 | 25 |  |  | 6
2020-03-16 | A57598 | 1 | 고탄소 | AE1055LS |  | Al 탈산 | B | 38 | 67 | 52000 | 80.08 | C | C | A |  | 1 | 1 |  | 1520 | 1536 | 4700 |  |  | 4700 | 55.55 | 10 | 84610 | 1589 |  | N | 45 | 30 | [7 empty] | 박안희 | 2 |  |  | Y |  |  |  | 98.55 | 11-9 | 0 | 292.19 | A |  | 1589 | 3 | 0.21 | 1540 | 1.4 | 56 | 20 | 302 | 5:02 | 25 | 25 | 10 | 0 |  | 0 |  |  | N2 | 2020-03-17 06:18 | 2020-03-17 06:46 | 28 | 2020-03-17 06:18 | 28 |  |  |  |  | Y |  |  |  | Y | [5 empty] | 0 | 153.87 | [23 empty] | 1.08 | 0 | A | [9 empty] | 38 | 0 | 766 | 33 | 0 | 0 | 0 | 700 | 0 | 554 | 0 | 0 | 0 | 18
2020-03-16 | B57458 | 2 | 중탄소 | AE1548 |  | Al 탈산 | B | 37 | 76 | 49100 | 100.33 | C | C |  | A | 1 |  | 1 | 1540 | 1527 | 6900 |  |  | 6900 | 69.53 | 14 | 99232 | 1625 |  | Y | 48 | 38 |  |  | B57455 | 05 |  |  |  | 고승만 | 2 |  |  | Y |  | Y |  |  |  | 268.19 | 0 | A |  | 1599 | 1 | 0.11 | 1542 | 1.32 | 54 | 24 | 276 | 4:36 | 15 | 16 | 0 | 0 |  | 0 | 0 |  | N2 | 2020-03-17 06:42 | 2020-03-17 06:58 | 15 | 2020-03-17 06:26 | 31 |  |  |  |  | Y | [8 empty] | 4.5 | 13.77 | 0 | [20 empty] | 1.59 |  |  | 0.17 | 0.17 | A | [9 empty] | 35 | 0 | 470 | 0 | 0 | 177 | 0 | 800 | 0 | 419 | 0 | 0 | 0 | 40
2020-03-16 | C54958 | 3 | 중탄소 | SM45CM6 | TUNDISH교체전 | Si 탈산 | T | 30 | 76 | 48950 | 69.18 | C | A | A |  | 1 |  | 1 | 1535 | 1551 | 5600 |  |  | 5600 | 58.25 | 35 | 96145 | 1625 |  | Y | 41 | 32 |  |  | C54955 | 05 | [6 empty] | Y |  |  | Y | 4 | 99.3 | 11-9 | 156.12 | 0 | A |  | 1608 | 2 | 0.42 | 1572 | 2 | 79 | 31 | 347 | 5:47 | 10 | 10 | 0 | 0 |  | 0 | 10 |  | N2 | 2020-03-17 07:12 |  | 44 | 2020-03-17 07:02 | 54 |  |  |  |  | Y | [5 empty] | N |  |  | 5 | 8.86 | 0 | [23 empty] | 0 | 0 | A | [9 empty] | 0 | 0 | 29 | 0 | 0 | 0 | 0 | 596 | 0 | 201 | 0 | 0 | 0 | 22 |  |  | 6
2020-03-17 | A57599 | 1 | 고탄소 | AE1055LS |  | Al 탈산 | B | 18 | 34 | 50700 | 81.1 | A | A | A |  | 1 | 1 |  | 1520 | 1540 | 5100 |  |  | 5100 | 50.23 | 12 | 101532 | 1589 |  | Y | 46 | 33 |  |  | A57596 |  |  |  |  | 정용태 | 2 |  | Y |  |  |  |  | 102.45 | 12-10 | 0 | 222.03 | A |  | 1589 | 3 | 0.21 | 1548 | 1.14 | 64 | 33 | 289 | 4:49 | 25 | 25 | 11 | 0 |  | 0 |  |  | N2 | 2020-03-17 07:26 | 2020-03-17 07:44 | 18 | 2020-03-17 07:25 | 18 | [8 empty] | Y | [5 empty] | 0 | 10.32 | [23 empty] | 2.34 | 0 | A | [9 empty] | 22 | 0 | 719 | 9 | 0 | 0 | 0 | 597 | 0 | 446 | 0 | 0 | 0 | 45
2020-03-17 | B57459 | 2 | 중탄소 | AE1548 |  | Al 탈산 | B | 35 | 18 | 53150 | 98.87 | A | A |  | A | 1 |  | 1 | 1540 | 1526 | 6900 |  |  | 6900 | 68.25 | 14 | 101095 | 1636 |  | Y | 51 | 35 |  |  | B57456 | 05 |  |  |  | 고승만 | 2 |  |  | Y |  | Y |  | 95.45 | 12-6 | 345.79 | 0 | A |  | 1614 | 1 | 0.13 | 1558 | 1.58 | 70 | 31 | 231 | 3:51 | 15 | 15 | 0 | 0 |  | 0 | 0 |  | N2 | 2020-03-17 07:44 | 2020-03-17 07:59 | 15 | 2020-03-17 07:27 | 32 |  |  |  |  | Y | [8 empty] | 4.5 | 12.03 | 0 | [20 empty] | 0.93 |  |  | 0.22 | 0.22 | A | [9 empty] | 0 | 0 | 596 | 0 | 0 | 142 | 0 | 601 | 0 | 314 | 0 | 0 | 0 | 38
2020-03-17 | B57460 | 2 | 중탄소 | AE1548 |  | Al 탈산 | B | 19 | 35 | 52250 | 94.05 | A | A |  | A | 1 |  | 1 | 1540 | 1537 | 6600 |  |  | 6600 | 69.59 | 13 | 94835 | 1635 |  | Y | 49 | 34 |  |  | B57457 | 05 |  |  |  | 임현진 | 2 |  |  |  |  | Y |  | 99.25 | 12-6 | 252.22 | 0 | A |  | 1609 | 1 | 0.13 | 1557 | 1.28 | 69 | 37 | 217 | 3:37 | 15 | 15 | 0 | 0 |  | 0 | 0 |  | N2 | 2020-03-17 08:40 | 2020-03-17 09:01 | 21 | 2020-03-17 08:26 | 34 |  |  |  |  | Y | [8 empty] | 4.5 | 16.82 | 0 | [20 empty] | 2.21 |  |  | 0.09 | 0.09 | A | [9 empty] | 11 | 0 | 633 | 0 | 0 | 141 | 0 | 601 | 0 | 209 | 0 | 0 | 0 | 40
2020-03-17 | A57600 | 1 | 고탄소 | AE1055LS |  | Al 탈산 | B | 10 | 28 | 52800 | 71.75 | A | A | A |  | 1 | 1 |  | 1520 | 1564 | 3900 |  |  | 3900 | 46.09 | 10 | 84610 | 1598 |  | Y | 40 | 25 |  |  | A57597 |  |  |  |  | 정용태 | 2 |  | Y |  |  |  |  | 101.2 | 12-10 | 0 | 215.3 | A |  | 1598 | 3 | 0.21 | 1547 | 1.5 | 63 | 29 | 271 | 4:31 | 25 | 25 | 12 | 0 |  | 0 |  |  | N2 | 2020-03-17 08:21 | 2020-03-17 08:44 | 24 | 2020-03-17 08:20 | 24 | [8 empty] | Y | [5 empty] | 0 | 181.48 | [23 empty] | 9.23 | 0 | A | [9 empty] | 50 | 0 | 818 | 19 | 0 | 0 | 0 | 398 | 0 | 298 | 0 | 0 | 0 | 22
2020-03-17 | C54959 | 3 | 저탄소 | 18CRNIMO7HI |  | Al 탈산 | I | 36 | 83 | 47250 | 146.33 | A | A | A |  | 1 |  | 1 | 1560 | 1561 | 11800 |  |  | 11800 | 118 | 5 | 100000 | 1696 |  | INGOT | 78 | 62 |  |  | C54957 | 05 |  |  |  | 정종훈 |  |  | Y |  |  | N | 4 | 104.55 | 12-2 | 0 | 552.57 | A |  | 1692 | 2 | 0.38 | 1584 | 2.63 | 78 |  | 507 | 8:27 | 25 | 31 | 0 | 0 |  | 0 |  |  | N2 | 2020-03-17 09:36 |  | 18 | 2020-03-17 09:08 | [15 empty] | 0.06 | 22.82 | [18 empty] | 1.1 |  |  |  |  | 0 | 0 | A |  |  | 5.048 | 32.758 | 51.501 | 0.401 | 10.202 | 1.572 | 1446.9 | 791 | 1915 | 45 | 355 | 0 | 0 | 0 | 1105 | 0 | 300 | 195 | 0 | 0 | 6
2020-03-17 | B57461 | 2 | 중탄소 | AE1548 |  | Al 탈산 | B | 20 | 14 | 52250 | 87.87 | A | A |  | A | 1 |  | 1 | 1540 | 1534 | 6700 |  |  | 6700 | 69.25 | 14 | 96744 | 1627 |  | Y | 46 | 34 |  |  | B57458 | 05 |  |  |  | 임현진 | 2 |  |  |  |  | Y |  | 100.05 | 13-2 | 303.19 | 0 | A |  | 1618 | 1 | 0.13 | 1553 | 1.83 | 65 | 31 | 273 | 4:33 | 15 | 17 | 0 | 0 |  | 0 | 0 |  | N2 | 2020-03-17 09:33 | 2020-03-17 10:07 | 34 | 2020-03-17 09:20 | 47 |  |  |  |  | Y | [8 empty] | 4 | 9.34 | 0 | [20 empty] | 1.29 |  |  | 0.19 | 0.19 | A | [9 empty] | 57 | 0 | 581 | 0 | 0 | 138 | 0 | 795 | 0 | 205 | 0 | 0 | 0 | 48 |  |  | 7
2020-03-17 | A57601 | 1 | 고탄소 | AE1055LS |  | Al 탈산 | B | 32 | 18 | 52600 | 77.92 | A | A | A |  | 1 | 1 |  | 1520 | 1534 | 5700 |  |  | 5700 | 56.14 | 12 | 101532 | 1601 |  | Y | 41 | 32 |  |  | A57598 |  |  |  |  | 정용태 | 2 |  | Y |  |  |  |  | 107.9 | 13-10 | 0 | 231.54 | A |  | 1601 | 3 | 0.2 | 1549 | 1.44 | 65 | 30 | 272 | 4:32 | 25 | 25 | 13 | 0 |  | 0 |  |  | N2 | 2020-03-17 09:27 | 2020-03-17 09:44 | 16 | 2020-03-17 09:27 | 16 | [8 empty] | Y | [5 empty] | 0 | 194.05 | [23 empty] | 10.42 | 0 | A | [9 empty] | 0 | 0 | 710 | 43 | 0 | 0 | 0 | 498 | 0 | 299 | 0 | 0 | 0 | 30
2020-03-17 | C54960 | 3 | 저탄소 | SCR420HB | 연주시작 | Al 탈산 | T | 11 | 85 | 47500 | 122.12 | A | A | A |  | 1 |  | 1 | 1550 | 1552 | 9890 |  |  | 9890 | 107.11 | 33 | 92334 | 1680 | 361 | Y | 65 | 53 | [7 empty] | 도주용 | 2 |  | N |  |  | Y | 4 | 98 | 11-6 | 0 | 538.47 | A |  | 1650 | 2 | 0.39 | 1590 | 1.36 | 82 | 31 | 449 | 7:29 | 15 | 15 | 0 | 0 |  | 0 | 13 |  | N2 | 2020-03-17 10:37 |  | 13 | 2020-03-17 10:24 | 27 |  |  |  |  | Y | [5 empty] | N |  |  | 5 | 6.04 | 0.45 | [23 empty] | 0 | 0 | A |  |  | 10.82 | 25.751 | 52.308 | 0.399 | 4.834 | 2.031 | 1497.39 | 931 | 849 | 39 | 0 | 0 | 0 | 0 | 793 | 0 | 301 | 0 | 0 | 0 | 23 |  |  | 12 |  | 1
2020-03-17 | B57462 | 2 | 중탄소 | AE1548 | TUNDISH교체전 | Al 탈산 | B | 37 | 77 | 49250 | 103.7 | A | A |  | A | 1 |  | 1 | 1540 | 1535 | 7200 |  |  | 7200 | 64.96 | 15 | 110845 | 1617 |  | Y | 44 | 37 |  |  | A57599 | 05 |  |  |  | 임현진 | 2 |  |  |  |  | Y |  | 107.65 | 12-6 | 281.31 | 0 | A |  | 1606 | 1 | 0.19 | 1546 | 1.02 | 58 | 27 | 271 | 4:31 | 15 | 16 | 0 | 0 |  | 0 | 0 |  | N2 | 2020-03-17 10:48 | 2020-03-17 11:13 | 25 | 2020-03-17 10:36 | 37 |  |  |  |  | Y | [8 empty] | 4 | 12.21 | 0 | [20 empty] | 1.09 |  |  | 0.19 | 0.19 | A | [9 empty] | 72 | 0 | 531 | 0 | 0 | 123 | 0 | 602 | 0 | 209 | 0 | 0 | 0 | 60
2020-03-17 | A57602 | 1 | 고탄소 | AE1055LS |  | Al 탈산 | B | 38 | 68 | 51200 | 70.45 | A | A | A |  | 1 | 1 |  | 1520 | 1536 | 4400 |  |  | 4400 | 43.34 | 12 | 101532 | 1581 |  | Y | 40 | 28 |  |  | A57599 |  |  |  |  | 정용태 | 2 |  | Y |  |  |  |  | 99.9 | 12-1 | 0 | 220.49 | A |  | 1581 | 3 | 0.19 | 1540 | 1.28 | 56 | 25 | 290 | 4:50 | 25 | 25 | 14 | 0 |  | 0 |  |  | N2 | 2020-03-17 10:26 | 2020-03-17 10:47 | 20 | 2020-03-17 10:26 | 21 | [8 empty] | Y | [5 empty] | 0 | 112.71 | [23 empty] | 11.48 | 0 | A | [9 empty] | 49 | 0 | 798 | 20 | 0 | 0 | 0 | 395 | 0 | 299 | 0 | 0 | 0 | 19
2020-03-17 | C54961 | 3 | 저탄소 | SCR420HB | 연주종료 | Al 탈산 | T | 6 | 71 | 47150 | 103.63 | A | A | A |  | 1 |  | 1 | 1550 | 1572 | 9000 |  |  | 9000 | 89.35 | 36 | 100728 | 1654 |  | Y | 64 | 47 |  |  | C54959 | 03 |  |  |  | 정종훈 | 2 |  | Y |  |  | Y | 4 | 104.4 | 12-4 | 0 | 484.53 | A |  | 1645 | 2 | 0.4 | 1581 | 2.06 | 73 | 39 | 462 | 7:42 | 15 | 16 | 0 | 0 |  | 0 | 9 |  | N2 | 2020-03-17 11:47 |  | 6 | 2020-03-17 11:38 | 15 |  |  |  |  | Y | [5 empty] | Y |  |  | 4 | 1.38 | 1.98 | [23 empty] | 0 | 0 | A | [9 empty] | 1195 | 501 | 0 | 397 | 0 | 0 | 0 | 712 | 0 | 299 | 0 | 0 | 0 | 27
2020-03-17 | A57603 | 1 | 고탄소 | AE1055LS |  | Al 탈산 | B | 31 | 46 | 51700 | 80.65 | A | A | A |  | 1 | 1 |  | 1520 | 1530 | 5800 |  |  | 5800 | 57.12 | 12 | 101532 | 1574 |  | Y | 42 | 37 |  |  | A57600 |  |  |  |  | 정용태 | 2 |  | Y |  |  |  |  | 109.4 | 13-4 | 0 | 290.39 | A |  | 1574 | 3 | 0.2 | 1542 | 0.82 | 58 | 25 | 277 | 4:37 | 25 | 25 | 15 | 0 |  | 0 |  |  | N2 | 2020-03-17 11:36 | 2020-03-17 11:56 | 20 | 2020-03-17 11:35 | 20 |  |  |  |  | Y |  |  |  | Y | [5 empty] | 0 | 143.67 | [23 empty] | 12.76 | 0 | A | [9 empty] | 0 | 0 | 862 | 20 | 0 | 0 | 0 | 497 | 0 | 296 | 0 | 0 | 0 | 46
2020-03-17 | B57463 | 2 | 중탄소 | 38MNS6 | TUNDISH교체 | Al 탈산 | B | 18 | 35 | 50950 | 114.75 | A | A |  | A | 1 |  | 1 | 1540 | 1535 | 8700 |  |  | 8700 | 90.88 | 14 | 95732 | 1657 | 361 | Y | 49 | 44 | [7 empty] | 임현진 | 2 |  |  |  |  | Y |  | 95.45 | 12-2 | 0 | 322.42 | A |  | 1651 | 1 | 0.25 | 1580 | 1.51 | 87 | 26 | 247 | 4:07 | 18 | 20 | 0 | 0 |  | 0 | 0 |  | N2 | 2020-03-17 12:24 | 2020-03-17 12:44 | 20 | 2020-03-17 12:01 | 43 |  |  |  |  | Y | [8 empty] | 4.6 | 0 | 14.73 | [19 empty] | 2.47 | 1.62 |  |  | 0.57 | 0.57 | A | [9 empty] | 11 | 0 | 507 | 0 | 0 | 0 | 0 | 499 | 0 | 206 | 0 | 0 | 0 | 36 |  |  |  |  | 1
2020-03-17 | C54962 | 3 | 저탄소 | SCR420HB | 연주종료 | Al 탈산 | T | 30 | 77 | 48850 | 85.82 | A | A | A |  | 1 |  | 1 | 1550 | 1557 | 7700 |  |  | 7700 | 83.39 | 33 | 92334 | 1628 |  | Y | 51 | 40 | [15 empty] | 99.9 | 11-9 | 0 | 92.94 | A |  | 1633 | 2 | 0.39 | 1567 | 2.64 | 59 | 23 | 346 | 5:46 | 15 | 15 | 0 | 0 |  | 0 | 10 |  | N2 | 2020-03-17 12:46 |  | 18 | 2020-03-17 12:36 | 28 |  |  |  |  | Y | [5 empty] | Y |  |  | 5 | 0 | 7.76 | [23 empty] | 0 | 0 | A | [9 empty] | 1420 | 498 | 70 | 92 | 0 | 0 | 0 | 696 | 0 | 301 | 0 | 0 | 0 | 29
2020-03-17 | A57604 | 1 | 고탄소 | AE1055LS |  | Al 탈산 | B | 10 | 29 | 51600 | 77.35 | A | A | A |  | 1 | 1 |  | 1520 | 1536 | 4600 |  |  | 4600 | 54.37 | 10 | 84610 | 1597 |  | Y | 41 | 25 |  |  | A57601 |  |  |  |  | 정용태 | 2 |  | Y |  |  |  |  | 100.95 | 12-10 | 0 | 272.78 | A |  | 1597 | 3 | 0.2 | 1549 | 1.33 | 65 | 29 | 274 | 4:34 | 25 | 25 | 16 | 0 |  | 0 |  |  | N2 | 2020-03-17 12:39 | 2020-03-17 13:01 | 22 | 2020-03-17 12:38 | 23 | [8 empty] | Y | [5 empty] | 0 | 247.17 | [23 empty] | 13.97 | 0 | A | [9 empty] | 34 | 0 | 797 | 19 | 0 | 0 | 0 | 296 | 0 | 299 | 0 | 0 | 0 | 15
2020-03-17 | B57464 | 2 | 중탄소 | 38MNS6 |  | Al 탈산 | B | 35 | 19 | 50650 | 106.35 | A | A |  | A | 1 |  | 1 | 1540 | 1556 | 7000 |  |  | 7000 | 74.67 | 13 | 93746 | 1634 |  | Y | 44 | 40 | [7 empty] | 임현진 | 2 |  |  |  |  | Y |  | 102.55 | 13-4 | 0 | 260.34 | A |  | 1625 | 1 | 0.2 | 1545 | 1.58 | 52 | 17 | 241 | 4:01 | 18 | 18 | 0 | 0 | 50 | 0 | 0 |  | N2 | 2020-03-17 13:19 | 2020-03-17 13:43 | 23 | 2020-03-17 12:57 | 46 |  |  |  |  | Y | [8 empty] | 4.5 | 0 | 17.91 | [20 empty] | 1.21 |  |  | 0.43 | 0.43 | A | [9 empty] | 15 | 0 | 552 | 0 | 0 | 0 | 0 | 502 | 0 | 206 | 0 | 0 | 0 | 26
2020-03-17 | A57605 | 1 | 고탄소 | AE1055LS |  | Al 탈산 | B | 32 | 19 | 52700 | 75.27 | A | A | A |  | 1 | 1 |  | 1520 | 1556 | 4100 |  |  | 4100 | 40.96 | 12 | 100086 | 1591 | 1089 | Y | 40 | 27 | [7 empty] | 정용태 |  |  | Y |  |  |  |  | 99.6 | 12-10 | 0 | 215.67 | A |  | 1591 | 3 | 0.2 | 1545 | 1.28 | 61 | 26 | 254 | 4:14 | 25 | 25 | 17 | 0 |  | 0 |  |  | N2 | 2020-03-17 13:39 | 2020-03-17 14:00 | 22 | 2020-03-17 13:37 | 23 |  |  |  |  | Y |  |  |  | Y | [5 empty] | 0 | 253.65 | [23 empty] | 15.1 | 0 | A | [9 empty] | 34 | 0 | 817 | 0 | 0 | 0 | 0 | 301 | 0 | 300 | 0 | 0 | 0 | 32
2020-03-17 | C54963 | 3 | 저탄소 | SCR420HB | TUNDISH교체전 | Al 탈산 | T | 36 | 84 | 47500 | 99.42 | A | A | B |  | 1 |  | 1 | 1550 | 1566 | 9000 |  |  | 9000 | 80.45 | 40 | 111869 | 1615 |  | Y | 65 | 45 | [15 empty] | 110.1 | 12-7 | 0.03 | 468.24 | A |  | 1627 | 2 | 0.4 | 1573 | 2.45 | 65 | 23 | 390 | 6:30 | 15 | 15 | 0 | 0 |  | 0 | 10 |  | N2 | 2020-03-17 14:07 |  | 8 | 2020-03-17 13:54 | 21 |  |  |  |  | Y | [5 empty] | Y |  |  |  | 2.18 | 0 | [23 empty] | 1.38 | 0 | A | [9 empty] | 492 | 1292 | 58 | 225 | 0 | 0 | 0 | 801 | 0 | 300 | 0 | 0 | 0 | 3 |  |  | 5
2020-03-17 | B57465 | 2 | 중탄소 | 38MNS6 |  | Al 탈산 | B | 20 | 15 | 52500 | 103.63 | A | A |  | B | 1 |  | 1 | 1540 | 1556 | 7400 |  |  | 7400 | 76.6 | 12 | 96612 | 1657 |  | Y | 44 | 39 | [7 empty] | 임현진 | 2 |  |  |  |  | Y |  | 100 | 13-2 | 0 | 162.04 | A |  | 1641 | 1 | 0.19 | 1565 | 1.68 | 72 | 29 | 254 | 4:14 | 18 | 19 | 0 | 0 |  | 0 | 0 |  | N2 | 2020-03-17 14:19 | 2020-03-17 14:41 | 21 | 2020-03-17 13:57 | 44 |  |  |  |  | Y | [8 empty] | 4 | 0 | 20.4 | [20 empty] | 1.1 |  |  | 0.19 | 0.19 | A | [9 empty] | 0 | 0 | 558 | 40 | 0 | 0 | 0 | 604 | 0 | 206 | 0 | 0 | 0 | 50
2020-03-17 | A57606 | 1 | 고탄소 | AE1055LS |  | Al 탈산 | B | 19 | 36 | 52100 | 81 | A | B | B |  | 1 | 1 |  | 1520 | 1540 | 5200 |  |  | 5200 | 51.22 | 12 | 101532 | 1582 |  | Y | 42 | 34 |  |  | A57603 |  |  |  |  | 정용태 | 3 |  | Y |  |  |  |  | 111.7 | 13-9 | 0 | 246.98 | A |  | 1582 | 3 | 0.2 | 1543 | 1.03 | 59 | 23 | 250 | 4:10 | 25 | 25 | 18 | 0 |  | 0 |  |  | N2 | 2020-03-17 14:41 | 2020-03-17 14:59 | 18 | 2020-03-17 14:40 | 19 |  |  |  |  | Y |  |  |  | Y | [5 empty] | 0 | 215.94 | [23 empty] | 16.29 | 0 | A | [9 empty] | 34 | 0 | 905 | 41 | 0 | 0 | 0 | 550 | 0 | 495 | 0 | 0 | 0 | 31
2020-03-17 | B57466 | 2 | 중탄소 | 38MNS6 | 잔강최소화전 | Al 탈산 | B | 38 | 69 | 51100 | 106.9 | A | B |  | B | 1 |  | 1 | 1540 | 1545 | 7200 |  |  | 7200 | 81.62 | 11 | 88209 | 1657 |  | Y | 42 | 39 | [7 empty] | 임현진 | 2 |  |  |  |  | Y |  | 100.8 | 12-1 | 0.4 | 249.73 | A |  | 1641 | 1 | 0.17 | 1555 | 1.55 | 62 | 29 | 237 | 3:57 | 18 | 18 | 0 | 0 | 100 | 0 | 0 |  | N2 | 2020-03-17 15:20 | 2020-03-17 15:40 | 20 | 2020-03-17 14:53 | 47 |  |  |  |  | Y | [8 empty] | 4.6 | 0 | 22.3 | [20 empty] | 0.83 |  |  | 0.26 | 0.26 | A | [9 empty] | 0 | 0 | 319 | 30 | 0 | 0 | 0 | 951 | 0 | 208 | 0 | 0 | 0 | 25
2020-03-17 | C54964 | 3 | 고탄소 | SM53CM3 | 연주시작 | Al 탈산 | T | 11 | 86 | 47500 | 115.4 | B | B | B |  | 1 |  | 1 | 1530 | 1530 | 8800 |  |  | 8800 | 97.08 | 33 | 90651 | 1652 |  | Y | 65 | 47 |  |  | C54962 | 03 |  |  |  | 박재승 | 3 |  |  | Y |  | N |  | 99.85 | 11-7 | 240.5 | 0 | A |  | 1649 | 2 | 0.39 | 1574 | 3.26 | 88 | 36 | 310 | 5:10 | 13 | 16 | 0 | 0 |  | 0 | 15 |  | N2 | 2020-03-17 16:13 |  | 13 | 2020-03-17 15:46 | 40 |  |  |  |  | Y | [5 empty] | N |  |  |  | 3.03 | 0 | [23 empty] | 1.38 | 0 | A |  |  | 7.125 | 31.503 | 50.345 | 0.507 | 7.065 | 1.598 | 1425.22 | 0 | 0 | 38 | 0 | 0 | 0 | 0 | 802 | 0 | 300 | 222 | 0 | 0 | 0 |  |  | 9 |  | 1
2020-03-17 | A57607 | 1 | 고탄소 | AE1055LS |  | Al 탈산 | B | 31 | 47 | 52300 | 80.15 | B | B | B |  | 1 | 1 |  | 1520 | 1542 | 4700 |  |  | 4700 | 55.55 | 10 | 84610 | 1588 |  | Y | 40 | 29 | [7 empty] | 이호남 | 2 |  | Y |  |  |  |  | 103.4 | 12-8 | 0 | 308.03 | A |  | 1592 | 3 | 0.2 | 1548 | 1.16 | 64 | 26 | 265 | 4:25 | 25 | 25 | 19 | 0 |  | 0 |  |  | N2 | 2020-03-17 15:39 | 2020-03-17 16:05 | 25 | 2020-03-17 15:38 | 27 |  |  |  |  | Y |  |  |  | Y | [5 empty] | 0 | 225.91 | [23 empty] | 17.39 | 0.02 | A |  |  | 6.31 | 28.944 | 52.397 | 0.349 | 8.303 | 1.81 | 1607.06 | 0 | 0 | 802 | 8 | 0 | 0 | 0 | 298 | 0 | 590 | 0 | 0 | 0 | 9
2020-03-17 | B57467 | 2 | 중탄소 | AE4150M3 | 잔강최소화 | Al 탈산 | B | 37 | 78 | 49450 | 90.8 | B | B |  | B | 1 |  | 1 | 1530 | 1525 | 7100 |  |  | 7100 | 83.91 | 10 | 84610 | 1627 | 360 | Y | 48 | 35 | [7 empty] | 임승우 | 2 |  |  |  |  | Y |  |  |  | 200.44 | 0 | A |  | 1614 | 1 | 0.21 | 1553 | 1.9 | 66 | 17 | 326 | 5:26 | 16 | 17 | 0 | 0 |  | 0 | 0 |  | AR | 2020-03-17 16:03 | 2020-03-17 16:50 | 47 | 2020-03-17 15:49 | 61 |  |  |  |  | Y | [8 empty] | 5 | 14.95 | 0 | [20 empty] | 0.74 |  |  | 0.04 | 0.04 | A | [9 empty] | 1288 | 0 | 47 | 0 | 0 | 153 | 0 | 1147 | 0 | 0 | 0 | 0 | 0 | 5
2020-03-17 | A57608 | 1 | 고탄소 | AE1055LS |  | Al 탈산 | B | 10 | 30 | 51800 | 77 | B | B | B |  | 1 | 1 |  | 1520 | 1558 | 4200 |  |  | 4200 | 27.58 | 18 | 152298 | 1596 |  | Y | 42 | 26 | [7 empty] | 이호남 | 2 |  | Y |  |  |  |  | 103.9 | 13-2 | 0 | 247.97 | A |  | 1589 | 3 | 0.2 | 1552 | 1.06 | 68 | 28 | 246 | 4:06 | 25 | 25 | 20 | 0 |  | 0 |  |  | N2 | 2020-03-17 16:31 | 2020-03-17 17:07 | 36 | 2020-03-17 16:30 | 37 |  |  |  |  | Y |  |  |  | Y | [5 empty] | 0 | 188.34 | [23 empty] | 17.39 | 13.38 | A |  |  | 7.02 | 31.52 | 51.36 | 0.157 | 7.316 | 1.629 | 1425.22 | 37 | 0 | 811 | 22 | 0 | 0 | 0 | 248 | 0 | 695 | 0 | 0 | 0 | 34
2020-03-17 | B57468 | 2 | 중탄소 | AE4150M3 |  | Al 탈산 | B | 35 | 20 | 52550 | 93.38 | B | B |  | B | 1 |  | 1 | 1530 | 1557 | 7000 |  |  | 7000 | 75.21 | 11 | 93071 | 1615 |  | Y | 41 | 38 | [7 empty] | 임승우 | 2 |  |  |  |  | Y |  | 101.75 | 13-2 | 179.68 | 0 | A |  | 1616 | 1 | 0.14 | 1559 | 1.42 | 72 | 29 | 240 | 4:00 | 16 | 17 | 0 | 0 |  | 0 | 0 |  | AR | 2020-03-17 17:04 | 2020-03-17 17:49 | 45 | 2020-03-17 16:44 | 65 |  |  |  |  | Y | [8 empty] | 4 | 15.9 | 0 | [20 empty] | 0.92 |  |  | 0.02 | 0.02 | A | [9 empty] | 1372 | 0 | 51 | 0 | 0 | 162 | 0 | 792 | 0 | 0 | 0 | 0 | 0 | 0
2020-03-17 | C54965 | 3 | 고탄소 | SM53CM3 | 연주종료 | Al 탈산 | T | 6 | 72 | 47200 | 105.88 | B | B | B |  | 1 |  | 1 | 1530 | 1543 | 6200 |  |  | 6200 | 68.39 | 33 | 90651 | 1635 |  | Y | 52 | 41 |  |  | C54963 | 03 |  |  |  | 박재승 | 3 |  |  | Y |  |  |  | 96.35 | 11-6 | 228.44 | 0 | A |  | 1613 | 2 | 0.39 | 1546 | 2.09 | 60 | 32 | 512 | 8:32 | 13 | 14 | 0 | 0 |  | 0 | 10 |  | N2 | 2020-03-17 17:19 |  | 16 | 2020-03-17 16:57 | 38 |  |  |  |  | Y | [5 empty] | N |  |  |  | 3.73 | 0 | [23 empty] | 1.38 | 0 | A | [9 empty] | 0 | 0 | 36 | 0 | 0 | 0 | 0 | 702 | 0 | 300 | 150 | 0 | 0 | 0 |  |  | 5
2020-03-17 | A57609 | 1 | 고탄소 | SEAH-BQ2 |  | Al 탈산 | B | 32 | 20 | 52000 | 89.48 | B | B | B |  | 1 | 1 |  | 1520 | 1550 | 5000 |  |  | 5000 | 98.49 | 6 | 50766 | 1595 |  | Y | 43 | 32 | [7 empty] | 이호남 | 2 |  |  | Y |  |  |  | 107.25 | 13-9 | 0 | 148.6 | A |  | 1596 | 3 | 0.2 | 1547 | 1.07 | 62 | 27 | 240 | 4:00 | 30 | 31 | 21 | 0 |  | 0 |  |  | N2 | 2020-03-17 17:39 | 2020-03-17 18:09 | 31 | 2020-03-17 17:37 | 32 |  |  |  |  | Y |  |  |  | Y | [5 empty] | 0 | 249.61 | [23 empty] | 17.39 | 23.56 | A |  |  | 5.132 | 32.98 | 49.866 | 0.191 | 9.716 | 1.512 | 1418.44 | 78 | 0 | 888 | 31 | 0 | 0 | 0 | 196 | 0 | 696 | 0 | 0 | 0 | 0
2020-03-17 | B57469 | 2 | 중탄소 | AE4150M3 |  | Al 탈산 | B | 20 | 16 | 52800 | 95 | B | B |  | B | 1 |  | 1 | 1530 | 1546 | 6800 |  |  | 6800 | 73.06 | 11 | 93071 | 1625 |  | Y | 42 | 35 | [7 empty] | 임승우 | 2 |  |  |  |  | Y |  | 99.3 | 13-1 | 217.07 | 0 | A |  | 1625 | 1 | 0.13 | 1567 | 1.37 | 80 | 39 | 255 | 4:15 | 16 | 17 | 0 | 0 |  | 0 | 0 |  | AR | 2020-03-17 18:04 | 2020-03-17 18:51 | 47 | 2020-03-17 17:46 | 66 |  |  |  |  | Y | [8 empty] | 4 | 13.14 | 0 | [20 empty] | 0.87 |  |  | 0.01 | 0.01 | A | [9 empty] | 1033 | 0 | 36 | 0 | 0 | 173 | 0 | 801 | 0 | 0 | 0 | 0 | 0 | 0
2020-03-17 | C54966 | 3 | 고탄소 | SM53C | 연주종료 | Al 탈산 | T | 30 | 78 | 49050 | 98.18 | B | B | B |  | 1 |  | 1 | 1530 | 1540 | 6300 |  |  | 6300 | 47.78 | 48 | 131856 | 1625 | 375 | Y | 52 | 34 | [7 empty] | 박재승 | 3 |  |  |  |  | Y |  | 100.45 | 11-9 | 238.81 | 0 | A |  | 1598 | 2 | 0.39 | 1554 | 1.29 | 66 | 33 | 356 | 5:56 | 13 | 13 | 0 | 0 |  | 0 | 10 |  | N2 | 2020-03-17 18:15 |  | -41 | 2020-03-17 18:03 | -29 |  |  |  |  | Y | [5 empty] | Y |  |  |  | 3.04 | 0 | [23 empty] | 1.38 | 0 | A | [9 empty] | 0 | 0 | 25 | 0 | 0 | 0 | 0 | 584 | 0 | 300 | 0 | 0 | 0 | 7
2020-03-17 | A57610 | 1 | 고탄소 | SEAH-BQ2 |  | Al 탈산 | B | 19 | 37 | 51700 | 93.48 | B | B | B |  | 1 | 1 |  | 1520 | 1530 | 5200 |  |  | 5200 | 61.46 | 10 | 84610 | 1596 |  | Y | 43 | 33 | [7 empty] | 이호남 | 2 |  |  | Y |  |  |  | 100.45 | 12-7 | 0 | 326.9 | A |  | 1596 | 3 | 0.2 | 1544 | 1.06 | 59 | 25 | 255 | 4:15 | 30 | 30 | 22 | 0 |  | 0 |  |  | N2 | 2020-03-17 18:50 | 2020-03-17 19:14 | 24 | 2020-03-17 18:49 | 25 | [8 empty] | Y | [5 empty] | 0 | 273.54 | [23 empty] | 17.39 | 25.03 | A |  |  | 4.726 | 32.299 | 49.016 | 0.147 | 10.372 | 1.518 | 1436.46 | 0 | 0 | 821 | 24 | 0 | 0 | 0 | 402 | 0 | 1398 | 0 | 0 | 0 | 26
2020-03-17 | B57470 | 2 | 중탄소 | AE4150M3 | TUNDISH교체전 | Al 탈산 | B | 18 | 36 | 50600 | 96.9 | B | B |  | B | 1 |  | 1 | 1530 | 1517 | 7900 |  |  | 7900 | 84.99 | 12 | 92952 | 1625 |  | Y | 43 | 39 | [7 empty] | 이호남 | 2 |  |  |  |  | Y |  | 99 | 12-6 | 233.07 | 0 | A |  | 1615 | 1 | 0.17 | 1553 | 1.18 | 66 | 27 | 331 | 5:31 | 16 | 17 | 0 | 0 |  | 0 | 0 |  | AR | 2020-03-17 19:04 | 2020-03-17 19:55 | 51 | 2020-03-17 18:54 | 60 |  |  |  |  | Y | [8 empty] | 4.3 | 14.58 | 0 | [20 empty] | 0.94 |  |  | 0.06 | 0.06 | A | [9 empty] | 1177 | 13 | 0 | 30 | 0 | 187 | 0 | 755 | 0 | 0 | 0 | 0 | 0 | 0
2020-03-17 | C54967 | 3 | 고탄소 | SM53CCF | 연주종료 | Al 탈산 | T | 38 | 70 | 51050 | 90.3 | B | B | B |  | 1 |  | 1 | 1530 | 1545 | 6500 |  |  | 6500 | 98.59 | 24 | 65928 | 1608 |  | Y | 49 | 34 |  |  | C54964 | 05 |  |  |  | 박재승 | 3 |  | Y |  |  | Y |  | 103.05 | 12-3 | 102.96 | 0 | A |  | 1604 | 2 | 0.4 | 1556 | 1.71 | 71 | 37 | 400 | 6:40 | 13 | 13 | 0 | 0 |  | 0 | 10 |  | AR | 2020-03-17 19:23 |  | 14 | 2020-03-17 19:09 | 28 |  |  |  |  | Y | [5 empty] | Y |  |  |  | 3.14 | 0 | [23 empty] | 1.38 | 0 | A | [9 empty] | 42 | 0 | 81 | 0 | 0 | 0 | 0 | 608 | 0 | 303 | 142 | 0 | 0 | 9 |  |  | 5
2020-03-17 | A57611 | 1 | 고탄소 | SEAH-BQ2 |  | Al 탈산 | B | 31 | 48 | 51700 | 91.2 | B | B | B |  | 1 | 1 |  | 1520 | 1556 | 4300 |  |  | 4300 | 42.35 | 12 | 101532 | 1592 |  | Y | 42 | 27 | [7 empty] | 이호남 | 2 |  | N | Y |  |  |  | 105.35 | 12-10 | 0 | 256.89 | A |  | 1592 | 3 | 0.2 | 1545 | 0.96 | 60 | 29 | 257 | 4:17 | 30 | 30 | 23 | 0 |  | 0 |  |  | N2 | 2020-03-17 19:55 | 2020-03-17 20:14 | 19 | 2020-03-17 19:54 | 21 |  |  |  |  | Y |  |  |  | Y | [5 empty] | 0 | 272.05 | [23 empty] | 17.39 | 26.35 | A |  |  | 3.497 | 35.772 | 48.758 | 0.183 | 13.943 | 1.363 | 1399.52 | 0 | 0 | 907 | 34 | 0 | 0 | 0 | 296 | 0 | 796 | 0 | 0 | 0 | 21
2020-03-17 | B57471 | 2 | 중탄소 | SCM440 | TUNDISH교체 | Al 탈산 | B | 37 | 79 | 49300 | 117.52 | B | B |  | B | 1 |  | 1 | 1540 | 1555 | 8900 |  |  | 8900 | 94.1 | 11 | 94578 | 1656 |  | N | 69 | 48 | CR% OVER 강종변경(작업지연) | [6 empty] | 임승우 | 2 |  |  |  |  | Y |  | 100.2 | 11-9 | 0 | 198.33 | A |  | 1646 | 1 | 0.13 | 1583 | 1.33 | 87 | 34 | 242 | 4:02 | 15 | 21 | 0 | 0 |  | 0 | 0 |  | N2 | 2020-03-17 20:26 | 2020-03-17 21:20 | 54 | 2020-03-17 20:16 | 64 |  |  |  |  | N | 미투입강종 | [7 empty] | 5 | 0 | 21.56 | [19 empty] | 2.93 | 2.37 |  |  | 0.09 | 0.09 | A | [9 empty] | 998 | 197 | 30 | 0 | 0 | 104 | 0 | 898 | 0 | 0 | 0 | 0 | 0 | 0 |  |  | 7 |  | 1
2020-03-17 | C54968 | 3 | 고탄소 | SM53CCF | 연주종료 | Al 탈산 | T | 11 | 87 | 47300 | 89.07 | B | B | B |  | 1 |  | 1 | 1530 | 1537 | 5600 |  |  | 5600 | 56.63 | 36 | 98892 | 1611 |  | Y | 43 | 29 |  |  | C54965 | 05 |  |  |  | 박재승 | 4 |  | Y |  |  | Y |  | 108.6 | 12-5 | 187.95 | 0 | A |  | 1597 | 2 | 0.4 | 1555 | 1.45 | 70 | 38 | 341 | 5:41 | 13 | 13 | 0 | 0 |  | 0 | 10 |  | AR | 2020-03-17 20:25 |  | 18 | 2020-03-17 20:07 | 36 |  |  |  |  | Y | [5 empty] | Y |  |  |  | 3.4 | 0 | [23 empty] | 1.38 | 0 | A | [9 empty] | 0 | 0 | 89 | 0 | 0 | 0 | 0 | 543 | 0 | 299 | 50 | 0 | 0 | 17
2020-03-17 | A57612 | 1 | 고탄소 | SEAH-BQ2 |  | Al 탈산 | B | 10 | 31 | 51900 | 92.02 | B | B | B |  | 1 | 1 |  | 1520 | 1548 | 4400 |  |  | 4400 | 43.34 | 12 | 101532 | 1587 |  | Y | 40 | 27 | [7 empty] | 이호남 | 2 |  |  | Y |  |  |  | 108.45 | 13-7 | 1.45 | 203 | A |  | 1590 | 3 | 0.2 | 1546 | 0.86 | 61 | 31 | 240 | 4:00 | 30 | 30 | 24 | 0 |  | 0 |  |  | N2 | 2020-03-17 20:58 | 2020-03-17 21:18 | 20 | 2020-03-17 20:57 | 21 |  |  |  |  | Y |  |  |  | Y | [5 empty] | 0 | 288.89 | [23 empty] | 23.98 | 26.72 | B |  |  | 4.096 | 32.923 | 47.204 | 0.245 | 11.524 | 1.434 | 1407.98 | 0 | 0 | 901 | 36 | 0 | 0 | 0 | 0 | 0 | 795 | 0 | 0 | 0 | 25
2020-03-17 | C54969 | 3 | 고탄소 | SM53CCF | 연주종료 | Al 탈산 | T | 6 | 73 | 47800 | 96.38 | B | B | B |  | 1 |  | 1 | 1530 | 1569 | 5900 |  |  | 5900 | 59.66 | 36 | 98892 | 1623 |  | N | 40 | 32 |  |  | C54966 | 05 |  |  |  | 박재승 | 3 |  | Y |  |  | Y |  | 107.5 | 12-7 | 185.29 | 0 | A |  | 1610 | 2 | 0.4 | 1557 | 1.23 | 72 | 42 | 442 | 7:22 | 13 | 19 | 0 | 0 |  | 0 | 10 |  | AR | 2020-03-17 21:35 |  | 17 | 2020-03-17 21:21 | 30 |  |  |  |  | Y | [5 empty] | Y |  |  |  | 5.23 | 0 | [23 empty] | 1.38 | 0 | A | [9 empty] | 0 | 0 | 68 | 0 | 0 | 0 | 0 | 552 | 0 | 300 | 49 | 0 | 0 | 28
2020-03-17 | B57472 | 2 | 중탄소 | SCM440 |  | Al 탈산 | B | 35 | 21 | 52450 | 82.1 | B | B |  | B | 1 |  | 1 | 1540 | 1584 | 5900 |  |  | 5900 | 61.25 | 12 | 96324 | 1636 |  | Y | 39 | 31 | [7 empty] | 임승우 | 2 |  |  |  |  | Y |  | 100.25 | 13-1 | 0.11 | 192.58 | A |  | 1614 | 1 | 0.11 | 1568 | 1.21 | 72 | 30 | 272 | 4:32 | 15 | 16 | 0 | 0 |  | 0 | 0 |  | N2 | 2020-03-17 21:35 | 2020-03-17 22:22 | 47 | 2020-03-17 21:25 | 57 |  |  |  |  | N | 미투입강종 | [7 empty] | 4 | 0 | 18.32 | [20 empty] | 1.15 |  |  | 0.05 | 0.05 | A | [9 empty] | 1293 | 0 | 33 | 0 | 0 | 201 | 0 | 705 | 0 | 209 | 0 | 0 | 0 | 10 |  |  | 5
2020-03-17 | A57613 | 1 | 고탄소 | SEAH-BQ2 |  | Al 탈산 | B | 32 | 21 | 52500 | 85.9 | B | B | B |  | 1 | 1 |  | 1520 | 1542 | 5800 |  |  | 5800 | 57.12 | 12 | 101532 | 1584 |  | Y | 43 | 37 | [7 empty] | 이호남 | 2 |  |  | Y |  |  |  | 108.3 | 13-9 | 0 | 260.13 | A |  | 1589 | 3 | 0.2 | 1546 | 1 | 61 | 26 | 235 | 3:55 | 30 | 30 | 25 | 0 |  | 0 |  |  | N2 | 2020-03-17 21:56 | 2020-03-17 22:24 | 28 | 2020-03-17 21:55 | 29 | [8 empty] | Y | [5 empty] | 0 | 224.24 | [23 empty] | 30.63 | 38.58 | B |  |  | 5.863 | 31.401 | 49.804 | 0.137 | 8.495 | 1.586 | 1405.19 | 0 | 0 | 635 | 27 | 0 | 0 | 0 | 609 | 0 | 798 | 0 | 0 | 0 | 33
2020-03-17 | C55000 | 3 | 고탄소 | SM53CCF | 연주종료 | Al 탈산 | T | 30 | 79 | 49100 | 89.57 | B | B | C |  | 1 |  | 1 | 1530 | 1555 | 5700 |  |  | 5700 | 57.64 | 36 | 98892 | 1617 |  | Y | 43 | 35 |  |  | C54967 | 05 |  |  |  | 박재승 | 3 |  | Y |  |  | Y |  | 100.85 | 11-9 | 273.28 | 0 | A |  | 1597 | 2 | 0.4 | 1550 | 1.21 | 65 | 33 | 389 | 6:29 | 13 | 13 | 0 | 0 |  | 0 |  |  | AR | 2020-03-17 22:32 |  | 28 | 2020-03-17 22:24 | 36 |  |  |  |  | Y | [5 empty] | Y |  |  |  | 4.61 | 0 | [23 empty] | 1.38 | 0 | A | [9 empty] | 35 | 0 | 82 | 0 | 0 | 0 | 0 | 746 | 0 | 300 | 117 | 0 | 0 | 29 |  |  | 5
2020-03-17 | B57473 | 2 | 중탄소 | SCM440 |  | Al 탈산 | B | 20 | 17 | 52650 | 109.02 | B | B |  | C | 1 |  | 1 | 1540 | 1577 | 6300 |  |  | 6300 | 66.82 | 12 | 94290 | 1605 |  | Y | 42 | 34 | [7 empty] | 임승우 | 2 |  |  |  |  | Y |  | 105.25 | 13-7 | 0.2 | 205.31 | A |  | 1620 | 1 | 0.1 | 1557 | 1.18 | 61 | 26 | 284 | 4:44 | 15 | 16 | 0 | 0 |  | 0 | 0 |  | N2 | 2020-03-17 23:04 | 2020-03-17 23:27 | 23 | 2020-03-17 22:35 | 52 |  |  |  |  | Y | [8 empty] | 4 | 0 | 19.18 | [20 empty] | 0.92 |  |  | 0.48 | 0.48 | A | [9 empty] | 1384 | 0 | 194 | 0 | 0 | 191 | 0 | 754 | 0 | 208 | 0 | 0 | 0 | 18
2020-03-17 | A57614 | 1 | 고탄소 | SEAH-BQ2 | TUNDISH교체전 | Al 탈산 | B | 19 | 38 | 52000 | 83.35 | B | C | C |  | 1 | 1 |  | 1520 | 1565 | 4800 |  |  | 4800 | 60.1 | 10 | 79868 | 1585 |  | Y | 41 | 30 | [7 empty] | 이호남 | 2 |  | Y |  |  |  |  | 106.65 | 13-3 | 0 | 259.47 | A |  | 1585 | 3 | 0.21 | 1551 | 0.81 | 66 | 31 | 288 | 4:48 | 30 | 30 | 26 | 0 |  | 0 |  |  | N2 | 2020-03-17 22:59 | 2020-03-17 23:30 | 31 | 2020-03-17 22:58 | 31 |  |  |  |  | Y |  |  |  | Y | [5 empty] | 0 | 266.98 | [23 empty] | 33.55 | 38.58 | A |  |  | 3.658 | 34.375 | 48.577 | 0.112 | 13.28 | 1.413 | 1427.75 | 0 | 0 | 830 | 30 | 0 | 0 | 0 | 554 | 0 | 1301 | 0 | 0 | 0 | 4
2020-03-17 | C55001 | 3 | 고탄소 | SM53CCF | TUNDISH교체전 | Al 탈산 | T | 38 | 71 | 51050 | 95.35 | C | C | C |  | 1 |  | 1 | 1530 | 1593 | 5100 |  |  | 5100 | 54.61 | 34 | 93398 | 1619 |  | Y | 42 | 31 | [15 empty] | 102.15 | 12-2 | 116.5 | 0 | A |  | 1594 | 2 | 0.38 | 1551 | 0.98 | 66 | 31 | 406 | 6:46 | 13 | 13 | 0 | 0 |  | 0 | 9 |  | AR | 2020-03-17 23:39 |  | 25 | 2020-03-17 23:29 | 35 |  |  |  |  | Y | [5 empty] | Y |  |  |  | 4.86 | 0 | [23 empty] | 0 | 0 | A | [9 empty] | 0 | 0 | 0 | 0 | 0 | 0 | 0 | 664 | 0 | 300 | 134 | 0 | 0 | 60 |  |  | 5
2020-03-17 | B57474 | 2 | 중탄소 | SCM440 |  | Al 탈산 | B | 18 | 37 | 50750 | 92.07 | C | C |  | C | 1 |  | 1 | 1540 | 1585 | 5200 |  |  | 5200 | 54.02 | 13 | 96261 | 1614 |  | Y | 39 | 31 | [7 empty] | 고승만 | 3 |  |  |  |  | Y |  | 104.85 | 13-2 | 0 | 164.67 | A |  | 1601 | 1 | 0.1 | 1550 | 1.15 | 54 | 14 | 207 | 3:27 | 15 | 15 | 0 | 0 |  | 0 | 0 |  | N2 | 2020-03-17 23:55 | 2020-03-18 00:35 | 40 | 2020-03-17 23:34 | 61 |  |  |  |  | Y | [8 empty] | 4 | 0 | 9.12 | [20 empty] | 1.05 |  |  | 0.38 | 0.38 | A | [9 empty] | 1302 | 0 | 182 | 0 | 0 | 176 | 0 | 802 | 0 | 456 | 0 | 0 | 0 | 21
2020-03-17 | A57615 | 1 | 중탄소 | AE5130M | TUNDISH교체 | Al 탈산 | B | 31 | 49 | 51300 | 75.78 | C | C | C |  | 1 | 1 |  | 1530 | 1555 | 6500 |  |  | 6500 | 76.82 | 10 | 84610 | 1639 |  | Y | 42 | 37 | [7 empty] | 박안희 | 2 |  |  | Y |  |  |  | 103.75 | 12-8 | 0 | 299.96 | A |  | 1639 | 3 | 0.22 | 1597 | 1.27 | 95 | 24 | 271 | 4:31 | 16 | 20 | 27 | 0 |  | 0 |  |  | N2 | 2020-03-17 23:52 | 2020-03-18 00:55 | 64 | 2020-03-17 23:50 | 65 |  |  |  |  | Y |  |  |  | Y | [5 empty] | 0 | 184.02 | [19 empty] | 2.16 |  |  |  | 35.75 | 38.6 | A | [9 empty] | 907 | 601 | 0 | 50 | 0 | 0 | 0 | 299 | 0 | 301 | 0 | 0 | 0 | 6 |  |  |  |  | 1
2020-03-17 | C55002 | 3 | 중탄소 | STD61 |  | Al 탈산 | I | 11 | 88 | 48100 | 136.8 | C | C | C |  | 1 |  | 1 | 1560 | 1607 | 11700 |  |  | 11700 | 118.66 | 17 | 98600 | 1621 |  | INGOT | 85 | 68 | [15 empty] | 100.7 | 11-8 | 390.41 | 0 | A |  | 1612 | 2 | 0.39 | 1551 | 1.39 | 67 |  | 368 | 6:08 | 20 | 23 | 0 | 0 |  | 0 | 9 |  | AR | 2020-03-18 01:24 |  | 32 | 2020-03-18 01:15 | [5 empty] | Y | [5 empty] | N |  |  |  | 8.72 | 0 | [18 empty] | 1.3 |  |  |  |  | 0 | 0 | A | [9 empty] | 3055 | 4704 | 0 | 0 | 0 | 0 | 0 | 1754 | 0 | 200 | 171 | 0 | 0 | 36
2020-03-17 | B57475 | 2 | 중탄소 | SCM440 |  | Al 탈산 | B | 37 | 80 | 48250 | 109.1 | C | C |  | C | 1 |  | 1 | 1540 | 1565 | 6400 |  |  | 6400 | 65.04 | 12 | 98400 | 1614 |  | Y | 45 | 35 |  |  | C54969 | 02 |  |  |  | 고승만 | 2 |  |  | Y |  | Y |  | 108.05 | 12-6 | 0 | 288.45 | A |  | 1616 | 1 | 0.12 | 1553 | 1.29 | 57 | 18 | 316 | 5:16 | 15 | 15 | 0 | 0 | 70 | 0 | 0 |  | N2 | 2020-03-18 01:08 | 2020-03-18 01:40 | 32 | 2020-03-18 00:37 | 63 |  |  |  |  | Y | [8 empty] | 4.6 | 0 | 14.25 | [20 empty] | 0.96 |  |  | 0.71 | 0.71 | A | [9 empty] | 1202 | 0 | 246 | 0 | 0 | 160 | 0 | 599 | 0 | 256 | 0 | 0 | 0 | 40
2020-03-17 | A57616 | 1 | 중탄소 | AE5130M |  | Al 탈산 | B | 10 | 32 | 52200 | 83.73 | C | C | C |  | 1 | 1 |  | 1530 | 1530 | 7700 |  |  | 7700 | 75.84 | 12 | 101532 | 1615 |  | Y | 53 | 43 | [7 empty] | 박안희 | 2 |  |  | Y |  |  |  | 101.8 | 12-10 | 0 | 270.25 | A |  | 1615 | 3 | 0.27 | 1584 | 1.11 | 82 | 27 | 262 | 4:22 | 16 | 16 | 28 | 0 |  | 0 |  |  | N2 | 2020-03-18 00:58 | 2020-03-18 01:57 | 60 | 2020-03-18 00:56 | 62 |  |  |  |  | Y |  |  |  | Y | [5 empty] | 0 | 190.25 | [23 empty] | 0.01 | 0 | A | [9 empty] | 1026 | 516 | 0 | 15 | 0 | 0 | 0 | 517 | 0 | 299 | 0 | 0 | 0 | 11
2020-03-17 | A57617 | 1 | 중탄소 | AE5130M |  | Al 탈산 | B | 32 | 22 | 52100 | 83.68 | C | C | C |  | 1 | 1 |  | 1530 | 1530 | 6700 |  |  | 6700 | 79.19 | 10 | 84610 | 1618 |  | Y | 49 | 37 | [7 empty] | 박안희 | 2 |  |  | Y |  |  |  | 102.75 | 13-3 | 0 | 280.2 | A |  | 1618 | 3 | 0.26 | 1577 | 1.21 | 75 | 23 | 264 | 4:24 | 16 | 16 | 29 | 0 |  | 0 |  |  | N2 | 2020-03-18 02:03 | 2020-03-18 02:57 | 55 | 2020-03-18 02:02 | 56 |  |  |  |  | Y |  |  |  | Y | [5 empty] | 0 | 206.71 | [23 empty] | 1.01 | 3.26 | A | [9 empty] | 772 | 716 | 0 | 38 | 0 | 0 | 0 | 520 | 0 | 455 | 0 | 0 | 0 | 17
2020-03-17 | B57476 | 2 | 중탄소 | SCM440 |  | Al 탈산 | B | 35 | 22 | 52150 | 104.98 | C | C |  | C | 1 |  | 1 | 1540 | 1517 | 8100 |  |  | 8100 | 81.65 | 12 | 99204 | 1626 |  | Y | 52 | 41 |  |  | C55000 | 05 |  |  |  | 고승만 | 2 |  | Y | N |  | Y |  | 105.75 | 13-6 | 0 | 273.76 | A |  | 1605 | 1 | 0.12 | 1554 | 1 | 58 | 25 | 250 | 4:10 | 15 | 15 | 0 | 0 |  | 0 | 0 |  | N2 | 2020-03-18 02:27 | 2020-03-18 02:48 | 21 | 2020-03-18 02:16 | 32 |  |  |  |  | Y | [8 empty] | 4 | 0 | 11.55 | [20 empty] | 1.02 |  |  | 0.21 | 0.21 | A | [9 empty] | 1165 | 179 | 20 | 209 | 0 | 175 | 0 | 749 | 0 | 459 | 0 | 0 | 0 | 0
2020-03-17 | C55003 | 3 | 중탄소 | SCM440 |  | Al 탈산 | B | 30 | 80 | 48700 | 98.62 | C | C | C |  | 1 |  | 1 | 1535 | 1535 | 7900 |  |  | 7900 | 50.78 | 22 | 155584 | 1606 |  | Y | 47 | 44 | [15 empty] | 103.55 | 12-2 | 255.4 | 0 | A |  | 1603 | 2 | 0.38 | 1564 | 0.93 | 68 | 20 | 377 | 6:17 | 15 | 15 | 0 | 0 |  | 0 | 10 |  | N2 | 2020-03-18 03:02 | 2020-03-18 03:54 | 52 | 2020-03-18 02:53 | 61 |  |  |  |  | Y | [5 empty] | N |  |  |  | 5.5 | 0 | [20 empty] | 1.15 |  |  | 0.01 | 0 | A | [9 empty] | 1223 | 0 | 184 | 0 | 0 | 0 | 0 | 1012 | 0 | 200 | 332 | 0 | 0 | 29 |  |  | 5
2020-03-17 | A57618 | 1 | 중탄소 | P-DCK45M2 | 연주시작 | Al 탈산 | T | 19 | 39 | 52000 | 85.78 | C | C | C |  | 1 | 1 |  | 1530 | 1561 | 5500 |  |  | 5500 | 61.52 | 33 | 89397 | 1629 |  | Y | 42 | 35 | [7 empty] | 박안희 | 2 |  |  |  |  | Y |  | 101.35 | 12-8 | 66.69 | 181.07 | A |  | 1629 | 3 | 0.27 | 1582 | 1.09 | 91 | 39 | 302 | 5:02 | 25 | 25 | 30 | 0 |  | 0 |  |  | AR | 2020-03-18 03:06 |  | 48 | 2020-03-18 03:05 | 49 |  |  |  |  | Y |  |  |  | Y | [5 empty] | 123.03 | 98.04 | [23 empty] | 2.95 | 3.26 | A | [9 empty] | 0 | 22 | 704 | 16 | 0 | 0 | 0 | 299 | 0 | 296 | 0 | 0 | 0 | 0 |  |  |  | 0.0067 | 1
2020-03-17 | B57477 | 2 | 중탄소 | AE5130M |  | Al 탈산 | B | 20 | 18 | 52050 | 98.25 | C | C |  | C | 1 |  | 1 | 1540 | 1585 | 6400 |  |  | 6400 | 63.03 | 12 | 101532 | 1634 |  | Y | 46 | 34 |  |  | A57615 | 05 |  |  |  | 고승만 | 2 |  |  | Y |  | Y |  | 101.15 | 13-2 | 0 | 217.23 | A |  | 1618 | 1 | 0.12 | 1574 | 0.95 | 72 | 31 | 199 | 3:19 | 16 | 16 | 0 | 0 |  | 0 | 0 |  | N2 | 2020-03-18 03:32 | 2020-03-18 03:56 | 24 | 2020-03-18 03:15 | 41 |  |  |  |  | Y | [8 empty] | 4 | 0 | 10.95 | [23 empty] | 0.06 | 0.06 | A | [9 empty] | 687 | 800 | 57 | 0 | 0 | 176 | 0 | 598 | 0 | 256 | 0 | 0 | 0 | 0
2020-03-17 | C55004 | 3 | 중탄소 | SCM440HF |  | Al 탈산 | B | 6 | 74 | 46900 | 105.9 | C | C | C |  | 1 |  | 1 | 1535 | 1591 | 7400 |  |  | 7400 | 191.76 | 5 | 38590 | 1621 | 360 | Y | 52 | 43 | [15 empty] | 103.4 | 12-3 | 230.11 | 0 | A |  | 1606 | 2 | 0.39 | 1560 | 1.02 | 67 | 17 | 362 | 6:02 | 18 | 18 | 0 | 0 |  | 0 | 10 |  | AR | 2020-03-18 04:19 | 2020-03-18 05:04 | 45 | 2020-03-18 04:09 | 55 |  |  |  |  | Y | [5 empty] | N |  |  |  | 7.14 | 0 | [20 empty] | 1.62 |  |  | 0 | 0 | B | [9 empty] | 823 | 0 | 661 | 0 | 0 | 0 | 0 | 395 | 0 | 199 | 0 | 0 | 0 | 27 |  |  | 5
2020-03-17 | B57478 | 2 | 중탄소 | AE5130M |  | Al 탈산 | B | 31 | 50 | 51150 | 107.15 | C | C |  | C | 1 |  | 1 | 1540 | 1576 | 8100 |  |  | 8100 | 79.78 | 12 | 101532 | 1637 |  | Y | 55 | 46 |  |  | A57616 | 05 |  |  |  | 고승만 | 2 |  |  | Y |  | Y |  | 113.25 | 13-8 | 0.5 | 186.38 | A |  | 1624 | 1 | 0.14 | 1576 | 1.05 | 74 | 37 | 268 | 4:28 | 16 | 16 | 0 | 0 |  | 0 | 0 |  | N2 | 2020-03-18 04:41 | 2020-03-18 04:56 | 15 | 2020-03-18 04:28 | 28 |  |  |  |  | Y | [8 empty] | 3.2 | 0 | 17.25 | [23 empty] | 0.06 | 0.06 | A | [9 empty] | 1404 | 201 | 52 | 0 | 0 | 162 | 0 | 608 | 0 | 255 | 0 | 0 | 0 | 12
2020-03-17 | A57619 | 1 | 중탄소 | P-DCK45M2 | 연주종료 | Al 탈산 | T | 18 | 38 | 51400 | 82.15 | C | C | C |  | 1 | 1 |  | 1530 | 1534 | 5400 |  |  | 5400 | 55.37 | 36 | 97524 | 1609 |  | Y | 42 | 36 | [7 empty] | 박안희 | 2 |  |  |  |  | Y |  | 102.85 | 12-10 | 206.63 | 0 | A |  | 1609 | 3 | 0.25 | 1565 | 1.1 | 74 | 31 | 239 | 3:59 | 25 | 25 | 31 | 0 |  | 0 |  |  | AR | 2020-03-18 04:19 |  | 48 | 2020-03-18 04:18 | 49 |  |  |  |  | Y |  |  |  | Y | [5 empty] | 82.5 | 82.83 | [23 empty] | 5.58 | 3.26 | A | [9 empty] | 110 | 23 | 262 | 0 | 0 | 0 | 0 | 299 | 0 | 298 | 0 | 0 | 0 | 9 |  |  |  | 0.0562
2020-03-17 | C55005 | 3 | 중탄소 | SCM440HF |  | Al 탈산 | B | 38 | 72 | 51000 | 99.27 | C | C | C |  | 1 |  | 1 | 1535 | 1538 | 7500 |  |  | 7500 | 78.19 | 14 | 95919 | 1646 |  | Y | 47 | 41 | [15 empty] | 102.3 | 12-2 | 210.13 | 0 | A |  | 1613 | 2 | 0.38 | 1567 | 1 | 74 | 23 | 357 | 5:57 | 18 | 18 | 0 | 0 |  | 0 | 7 |  | AR | 2020-03-18 05:23 | 2020-03-18 06:09 | 46 | 2020-03-18 05:16 | 53 |  |  |  |  | Y | [5 empty] | N |  |  |  | 7.05 | 0 | [20 empty] | 1.32 |  |  | 0.43 | 0 | A | [9 empty] | 1101 | 0 | 470 | 0 | 0 | 0 | 0 | 396 | 0 | 201 | 0 | 0 | 0 | 34 |  |  | 5
2020-03-17 | A57620 | 1 | 중탄소 | P-DCK45M2 | 연주종료 | Al 탈산 | T | 10 | 33 | 52600 | 106.55 | C | C | C |  | 1 | 1 |  | 1530 | 1530 | 6000 |  |  | 6000 | 67.12 | 33 | 89397 | 1614 | 363 | Y | 64 | 60 | [7 empty] | 박안희 | 2 |  |  |  |  | Y |  | 99.25 | 12-7 | 236.8 | 0 | A |  | 1614 | 3 | 0.28 | 1572 | 1.05 | 81 | 24 | 247 | 4:07 | 25 | 25 | 32 | 0 |  | 0 |  |  | AR | 2020-03-18 05:44 |  | 41 | 2020-03-18 05:42 | 43 |  |  |  |  | Y |  |  |  | Y | [5 empty] | 203.11 | 82.46 | [23 empty] | 4.4 | 0 | A | [9 empty] | 84 | 9 | 717 | 14 | 0 | 0 | 0 | 299 | 0 | 300 | 0 | 0 | 0 | 12 |  |  | 9 | 0.0192
2020-03-17 | B57479 | 2 | 중탄소 | AE5130M |  | Al 탈산 | B | 33 | 1 | 53500 | 93.03 | C | C |  | C | 1 |  | 1 | 1540 | 1594 | 6800 |  |  | 6800 | 66.97 | 12 | 101532 | 1656 | 360 | Y | 46 | 32 | 대보수 래들 |  | A57617 | 05 |  |  |  | 고승만 | 3 |  |  | Y |  | Y |  | 101.5 | 13-7 | 0 | 197.47 | A |  | 1648 | 1 | 0.17 | 1583 | 1.64 | 81 | 35 | 272 | 4:32 | 16 | 17 | 0 | 0 |  | 0 | 0 |  | N2 | 2020-03-18 05:40 | 2020-03-18 06:02 | 23 | 2020-03-18 05:28 | 34 |  |  |  |  | Y | [8 empty] | 5 | 0 | 25.41 | [23 empty] | 0.1 | 0.1 | A | [9 empty] | 1492 | 0 | 311 | 0 | 0 | 196 | 0 | 809 | 0 | 410 | 0 | 0 | 0 | 34 |  |  | 7
2020-03-17 | C55006 | 3 | 중탄소 | SCM440HF |  | Al 탈산 | B | 37 | 81 | 48800 | 98 | C | C | A |  | 1 |  | 1 | 1535 | 1566 | 7500 |  |  | 7500 | 66.2 | 15 | 113295 | 1566 |  | Y | 49 | 40 | [15 empty] | 101.9 | 11-10 | 283.79 | 0 | A |  | 1633 | 2 | 0.51 | 1567 | 2.06 | 74 | 32 | 321 | 5:21 | 18 | 18 | 0 | 0 |  | 0 | 17 |  | AR | 2020-03-18 06:30 | 2020-03-18 07:14 | 44 | 2020-03-18 06:13 | 61 |  |  |  |  | Y | [5 empty] | N |  |  | 5 | 8.26 | 0 | [20 empty] | 0.87 |  |  | 0 | 0 | A | [9 empty] | 1222 | 0 | 214 | 12 | 0 | 0 | 0 | 533 | 0 | 201 | 77 | 0 | 0 | 22 |  |  | 5
2020-03-17 | B57480 | 2 | 중탄소 | AE5130M |  | Al 탈산 | B | 35 | 23 | 52450 | 97.92 | C | A |  | A | 1 |  | 1 | 1540 | 1564 | 7600 |  |  | 7600 | 74.85 | 12 | 101532 | 1647 |  | Y | 51 | 38 |  |  | B57477 | 05 |  |  |  | 고승만 | 2 |  |  | Y |  | Y |  | 105.55 | 13-6 | 0 | 175.68 | A |  | 1637 | 1 | 0.09 | 1580 | 1.45 | 78 | 41 | 393 | 6:33 | 16 | 17 | 0 | 0 |  | 0 | 0 |  | N2 | 2020-03-18 06:55 | 2020-03-18 07:09 | 14 | 2020-03-18 06:40 | 29 |  |  |  |  | Y | [8 empty] | 4.5 | 0 | 11.23 | [23 empty] | 0.2 | 0.2 | A | [9 empty] | 1153 | 398 | 80 | 0 | 0 | 158 | 0 | 604 | 0 | 450 | 0 | 0 | 0 | 0 |  |  | 7
2020-03-17 | A57621 | 1 | 중탄소 | P-DCK45M2 | 연주종료 | Al 탈산 | T | 32 | 23 | 52600 | 82.15 | C | A | A |  | 1 | 1 |  | 1530 | 1530 | 6500 |  |  | 6500 | 68.55 | 35 | 94815 | 1598 |  | Y | 44 | 40 | [7 empty] | 박안희 | 2 |  | Y |  |  |  |  | 106 | 13-6 | 203.72 | 0 | A |  | 1598 | 3 | 0.22 | 1568 | 0.77 | 77 | 38 | 279 | 4:39 | 25 | 25 | 33 | 0 |  | 0 |  |  | AR | 2020-03-18 07:14 |  | 28 | 2020-03-18 07:14 | 28 | [8 empty] | Y | [5 empty] | 0.16 | 0 | [23 empty] | 5.97 | 0 | A |  |  | 5.562 | 29.268 | 54.291 | 0.291 | 9.761 | 1.854 | 1751.92 | 39 | 0 | 658 | 34 | 0 | 0 | 0 | 645 | 0 | 450 | 0 | 0 | 0 | 47 |  |  |  | 0
2020-03-17 | C55007 | 3 | 중탄소 | SCM440HF | TUNDISH교체전 | Al 탈산 | B | 30 | 81 | 48500 | 114.32 | C | A | A |  | 1 |  | 1 | 1535 | 1544 | 8100 |  |  | 8100 | 72.94 | 14 | 111050 | 1653 |  | Y | 50 | 44 | [13 empty] | Y | 4 | 97.05 | 11-6 | 318.02 | 0 | A |  | 1638 | 2 | 0.39 | 1568 | 1.59 | 75 | 38 | 389 | 6:29 | 18 | 20 | 0 | 0 |  | 0 |  |  | AR | 2020-03-18 07:50 | 2020-03-18 08:21 | 30 | 2020-03-18 07:30 | 51 | [14 empty] | 13.02 | 0 | [20 empty] | 0.74 |  |  | 0 | 0 | A | [9 empty] | 1210 | 0 | 203 | 0 | 0 | 0 | 0 | 852 | 0 | 199 | 203 | 0 | 0 | 10 |  |  | 5
2020-03-18 | B57481 | 2 | 중탄소 | AE5130M | TUNDISH교체전 | Al 탈산 | B | 20 | 19 | 52200 | 110.2 | A | A |  | A | 1 |  | 1 | 1540 | 1536 | 7800 |  |  | 7800 | 73.57 | 14 | 106025 | 1645 |  | Y | 55 | 37 |  |  | B57478 | 05 |  |  |  | 임현진 | 2 |  |  |  |  | Y |  | 103.9 | 13-5 | 0 | 263.27 | A |  | 1623 | 1 | 0.08 | 1568 | 1.17 | 66 | 35 | 340 | 5:40 | 16 | 16 | 0 | 0 |  | 0 | 0 |  | N2 | 2020-03-18 08:06 | 2020-03-18 08:18 | 12 | 2020-03-18 07:51 | 26 |  |  |  |  | Y | [8 empty] | 5 | 0 | 17.89 | [23 empty] | 0.17 | 0.17 | A | [9 empty] | 744 | 741 | 96 | 0 | 0 | 164 | 0 | 602 | 0 | 255 | 0 | 0 | 0 | 6 |  |  | 6
2020-03-18 | A57622 | 1 | 중탄소 | P-DCK45M2 | 연주종료 | Al 탈산 | T | 19 | 40 | 52300 | 82.02 | A | A | A |  | 1 | 1 |  | 1530 | 1532 | 6300 |  |  | 6300 | 64.6 | 36 | 97524 | 1609 |  | Y | 41 | 38 |  |  | A57619 |  |  |  |  | 정용태 | 3 |  | Y |  |  |  |  | 106.25 | 13-3 | 171.25 | 0 | A |  | 1609 | 3 | 0.23 | 1576 | 0.8 | 85 | 31 | 239 | 3:59 | 25 | 25 | 34 | 0 |  | 0 |  |  | AR | 2020-03-18 08:19 |  | 44 | 2020-03-18 08:19 | 45 |  |  |  |  | Y |  |  |  | Y | [5 empty] | 138.22 | 88.69 | [23 empty] | 7.15 | 0 | A |  |  | 5.608 | 29.586 | 53.716 | 0.302 | 9.578 | 1.815 | 1646.43 | 94 | 0 | 767 | 29 | 0 | 0 | 0 | 498 | 0 | 694 | 0 | 0 | 0 | 26 |  |  |  | 0.0298
2020-03-18 | C55008 | 3 | 중탄소 | AE1548M | TUNDISH교체 | Al 탈산 | B | 6 | 75 | 47500 | 111.63 | A | A | A |  | 1 |  | 1 | 1535 | 1529 | 8800 |  |  | 8800 | 101.7 | 10 | 86530 | 1658 |  | Y | 56 | 47 | [7 empty] | 정종훈 | 2 |  |  |  |  | Y | 4 | 97.85 | 11-7 | 378.75 | 0 | A |  | 1650 | 2 | 0.38 | 1578 | 1.85 | 91 | 36 | 364 | 6:04 | 15 | 20 | 0 | 0 |  | 0 |  |  | N2 | 2020-03-18 08:54 | 2020-03-18 09:46 | 52 | 2020-03-18 08:38 | 68 | [14 empty] | 15.26 | 0 | [19 empty] | 1.9 |  |  |  | 0 | 0 | A | [9 empty] | 0 | 0 | 1015 | 0 | 0 | 0 | 0 | 595 | 0 | 300 | 207 | 0 | 0 | 45 |  |  | 9 |  | 1
2020-03-18 | B57482 | 2 | 중탄소 | SM48CH | TUNDISH교체 | Si 탈산 | B | 31 | 51 | 51600 | 108.48 | A | A |  | A | 1 |  | 1 | 1540 | 1544 | 8400 |  |  | 8400 | 82.73 | 12 | 101532 | 1664 |  | Y | 47 | 44 | [7 empty] | 임현진 | 2 |  |  |  |  | Y |  | 104.4 | 12-8 | 0 | 287.59 | A |  | 1574 | 1 | 0.12 | 1580 | -0.33 | 89 | 27 | 362 | 6:02 | 16 | 21 | 0 | 0 |  | 0 | 0 |  | N2 | 2020-03-18 09:13 | 2020-03-18 09:46 | 33 | 2020-03-18 08:50 | 56 |  |  |  |  | Y | [8 empty] | 4.5 | 0 | 14.07 | [19 empty] | 2.1 |  |  |  | 0.24 | 0.24 | A | [9 empty] | 13 | 0 | 516 | 0 | 0 | 0 | 0 | 706 | 0 | 414 | 0 | 0 | 0 | 15 |  |  | 7 |  | 1
2020-03-18 | A57623 | 1 | 중탄소 | SCM440I |  | Al 탈산 | I | 18 | 39 | 51100 | 79.85 | A | A | A |  | 1 | 1 |  | 1545 | 1578 | 6700 |  |  | 6700 | 70.53 | 10 | 95000 | 1606 |  | INGOT | 42 | 38 |  |  | A57620 |  |  |  |  | 정용태 |  |  | Y |  |  |  |  | 106.95 | 13-4 | 253.98 | 0 | A |  | 1606 | 3 | 0.23 | 1573 | 0.87 | 78 |  | 263 | 4:23 | 20 | 20 | 35 | 0 |  | 0 |  |  | AR | 2020-03-18 09:19 |  | 32 | 2020-03-18 09:19 | [5 empty] | Y |  |  |  | Y | [5 empty] | 121.49 | 98.7 | [18 empty] | 1.1 |  |  |  |  | 10.23 | 0 | A | [9 empty] | 1488 | 43 | 752 | 48 | 0 | 0 | 0 | 996 | 0 | 799 | 147 | 0 | 0 | 14
2020-03-18 | C55009 | 3 | 중탄소 | DCK45M2 | 연주종료 | Si 탈산 | T | 38 | 73 | 50950 | 102.73 | A | A | A |  | 1 |  | 1 | 1535 | 1535 | 7500 |  |  | 7500 | 75.84 | 36 | 98892 | 1634 |  | Y | 45 | 42 | [7 empty] | 도주용 | 2 |  | N |  |  | Y | 4 | 98.3 | 11-8 | 194.38 | 0 | A |  | 1620 | 2 | 0.37 | 1566 | 1.26 | 75 | 37 | 349 | 5:49 | 15 | 15 | 0 | 0 |  | 0 | 15 |  | AR | 2020-03-18 09:54 |  | 32 | 2020-03-18 09:40 | 46 |  |  |  |  | Y | [5 empty] | N |  |  | 5 | 11.21 | 0 | [23 empty] | 0 | 0 | A |  |  | 11.849 | 24.823 | 50.813 | 0.526 | 4.288 | 2.047 | 1545.3 | 159 | 0 | 900 | 0 | 0 | 0 | 0 | 750 | 0 | 0 | 0 | 0 | 0 | 28 |  |  | 7
2020-03-18 | B57483 | 2 | 중탄소 | AE1548M |  | Al 탈산 | B | 33 | 2 | 54050 | 101.72 | A | A |  | A | 1 |  | 1 | 1540 | 1557 | 7100 |  |  | 7100 | 68.38 | 12 | 103836 | 1646 |  | Y | 43 | 37 | [7 empty] | 임현진 | 2 |  |  |  |  | Y |  | 103.95 | 13-9 | 320.59 | 0 | A |  | 1630 | 1 | 0.12 | 1563 | 1.4 | 76 | 31 | 285 | 4:45 | 15 | 17 | 0 | 0 |  | 0 | 0 |  | N2 | 2020-03-18 10:05 | 2020-03-18 10:48 | 43 | 2020-03-18 09:48 | 60 |  |  |  |  | Y | [8 empty] | 4.5 | 12.41 | 0 | [20 empty] | 1.23 |  |  | 0.19 | 0.19 | A | [9 empty] | 0 | 0 | 557 | 0 | 0 | 101 | 0 | 494 | 0 | 208 | 0 | 0 | 0 | 44
2020-03-18 | A57624 | 1 | 중탄소 | SM48CH |  | Si 탈산 | B | 10 | 34 | 51300 | 82.85 | A | A | A |  | 1 | 1 |  | 1530 | 1568 | 4900 |  |  | 4900 | 57.91 | 10 | 84610 | 1616 |  | Y | 48 | 29 |  |  | A57621 |  |  |  |  | 정용태 | 3 |  |  | Y |  | Y |  | 101.15 | 12-9 | 0 | 311.11 | A |  | 1616 | 3 | 0.22 | 1578 | 1.15 | 87 | 42 | 297 | 4:57 | 16 | 17 | 36 | 0 |  | 0 |  |  | N2 | 2020-03-18 10:19 | 2020-03-18 10:45 | 26 | 2020-03-18 10:17 | 28 | [8 empty] | Y | [5 empty] | 0 | 216.68 | [23 empty] | 0 | 0 | A | [9 empty] | 0 | 0 | 540 | 0 | 0 | 0 | 0 | 300 | 0 | 201 | 0 | 0 | 0 | 34
2020-03-18 | C55010 | 3 | 중탄소 | DCK45M2 | TUNDISH교체전 | Si 탈산 | T | 37 | 82 | 48850 | 102.78 | A | A | A |  | 1 |  | 1 | 1535 | 1543 | 6500 |  |  | 6500 | 82.74 | 29 | 78561 | 1663 |  | Y | 51 | 38 | [7 empty] | 정종훈 | 2 |  |  |  |  | Y |  | 95.4 | 11-4 | 275.73 | 0 | A |  | 1646 | 2 | 0.38 | 1569 | 2.26 | 78 | 40 | 335 | 5:35 | 15 | 19 | 0 | 0 |  | 0 | 17 |  | AR | 2020-03-18 11:02 |  | 33 | 2020-03-18 10:44 | 50 |  |  |  |  | Y | [5 empty] | N |  |  | 5.3 | 7.39 | 0 | [23 empty] | 0 | 0 | A |  |  | 13.955 | 21.327 | 52.658 | 0.382 | 3.773 | 2.469 | 1607.59 | 175 | 0 | 950 | 0 | 0 | 0 | 0 | 799 | 0 | 0 | 0 | 0 | 0 | 27 |  |  | 7
2020-03-18 | B57484 | 2 | 중탄소 | AE1548M |  | Al 탈산 | B | 35 | 24 | 52450 | 98.73 | A | A |  | A | 1 |  | 1 | 1540 | 1565 | 10000 |  |  | 10000 | 111.63 | 11 | 89579 | 1656 |  | Y | 45 | 36 | [7 empty] | 임현진 | 2 | [6 empty] | 97.15 | 12-6 | 204.66 | 0 | A |  | 1636 | 1 | 0.09 | 1574 | 1.59 | 87 | 36 | 238 | 3:58 | 15 | 15 | 0 | 0 |  | 0 | 0 |  | N2 | 2020-03-18 11:02 | 2020-03-18 11:52 | 50 | 2020-03-18 10:40 | 72 |  |  |  |  | Y | [8 empty] | 5 | 11.92 | 0 | [20 empty] | 1.39 |  |  | 0.2 | 0.2 | A | [9 empty] | 20 | 0 | 545 | 0 | 0 | 100 | 0 | 648 | 0 | 265 | 0 | 0 | 0 | 14 |  |  | 7
2020-03-18 | A57625 | 1 | 중탄소 | SM48CH |  | Si 탈산 | B | 32 | 24 | 50600 | 73.13 | A | A | A |  | 1 | 1 |  | 1530 | 1590 | 4800 |  |  | 4800 | 56.73 | 10 | 84610 | 1610 |  | Y | 42 | 29 | 인고트 잔강 약7톤 잔강처리함. | [6 empty] | 정용태 | 2 |  |  | N |  |  |  | 104.25 | 13-4 | 0 | 233.94 | A |  | 1610 | 3 | 0.22 | 1568 | 1.45 | 77 | 36 | 287 | 4:47 | 16 | 17 | 37 | 0 |  | 0 |  |  | N2 | 2020-03-18 11:08 | 2020-03-18 11:47 | 38 | 2020-03-18 11:07 | 40 |  |  |  |  | Y |  |  |  | Y | [5 empty] | 0 | 214.76 | [23 empty] | 15.46 | 0 | A | [9 empty] | 0 | 0 | 663 | 0 | 0 | 0 | 0 | 542 | 0 | 383 | 147 | 0 | 0 | 23
2020-03-18 | C55011 | 3 | 중탄소 | AE1548M |  | Al 탈산 | B | 30 | 82 | 48400 | 117.35 | A | A | A |  | 1 |  | 1 | 1535 | 1535 | 8800 |  |  | 8800 | 95.5 | 13 | 92144 | 1630 |  | Y | 68 | 53 |  |  | A57622 | 05 |  |  |  | 도주용 | 2 |  | Y |  |  | Y | 4 | 102.9 | 12-1 | 319.1 | 0 | A |  | 1638 | 2 | 0.37 | 1561 | 2.26 | 74 | 30 | 382 | 6:22 | 15 | 20 | 0 | 0 |  | 0 |  |  | N2 | 2020-03-18 12:19 | 2020-03-18 12:54 | 35 | 2020-03-18 12:04 | 50 | [14 empty] | 10.69 | 0 | [20 empty] | 1.03 |  |  | 0 | 0 | A | [9 empty] | 70 | 0 | 888 | 0 | 0 | 0 | 0 | 791 | 0 | 0 | 293 | 0 | 0 | 41 |  |  | 5
2020-03-18 | A57626 | 1 | 중탄소 | SM48CH |  | Si 탈산 | B | 20 | 20 | 51600 | 73.25 | A | A | A |  | 1 | 1 |  | 1530 | 1547 | 4700 |  |  | 4700 | 46.29 | 12 | 101532 | 1609 |  | Y | 41 | 32 |  |  | A57622 |  |  |  |  | 정용태 | 3 |  |  | Y |  |  |  | 103.35 | 13-4 | 0 | 246.8 | A |  | 1609 | 3 | 0.21 | 1553 | 1.75 | 62 | 22 | 276 | 4:36 | 16 | 16 | 38 | 0 |  | 0 |  |  | N2 | 2020-03-18 12:05 | 2020-03-18 12:49 | 44 | 2020-03-18 12:04 | 45 |  |  |  |  | Y |  |  |  | Y | [5 empty] | 0 | 157.77 | [23 empty] | 16.49 | 0 | A | [9 empty] | 46 | 0 | 651 | 0 | 0 | 0 | 0 | 299 | 0 | 297 | 0 | 0 | 0 | 45
2020-03-18 | C55012 | 3 | 중탄소 | AE1548 | TUNDISH교체 | Al 탈산 | B | 18 | 40 | 46650 | 142.4 | A | B |  | B | 2 |  | 1 | 1535 | 1541 | 11900 | 6200 |  | 18100 | 203.75 | 11 | 88836 | 1675 | 361 | Y | 95 | 63 |  | Y | [5 empty] | 정종훈 | 2 |  |  |  |  | Y |  | 112.85 | 13-10 | 196.34 | 3.28 | A |  | 1667 | 1 | 0.21 | 1597 | 1.59 | 109 | 19 | 257 | 4:17 | 15 | 21 | 0 | 0 |  | 0 | 0 |  | N2 | 2020-03-18 16:59 | 2020-03-18 17:40 | 41 | 2020-03-18 16:49 | 51 |  |  |  |  | Y | [8 empty] | 3 | 12.18 | 0 | 2연주 교체 첫히트 4시간 대기래들 온도 상향이송하였으나 하락폭 과다로 24톤 가량 내려 B57489에 이월함 | [18 empty] | 2.01 |  |  |  | 0.07 | 0.07 | A | [9 empty] | 103 | 0 | 585 | 40 | 0 | 22 | 0 | 902 | 0 | 605 | 0 | 0 | 0 | 15 |  |  | 7 |  | 1
2020-03-18 | A57627 | 1 | 중탄소 | SM48CH |  | Si 탈산 | B | 19 | 41 | 50700 | 62.15 | A | A | A |  | 1 | 1 |  | 1530 | 1558 | 4700 |  |  | 4700 | 46.29 | 12 | 101532 | 1606 |  | Y | 37 | 31 |  |  | A57624 |  |  |  |  | 정용태 | 3 |  |  | Y |  |  |  | 100.75 | 12-7 | 0 | 139.73 | A |  | 1606 | 3 | 0.22 | 1570 | 1.5 | 79 | 34 | 245 | 4:05 | 16 | 16 | 39 | 0 |  | 0 |  |  | N2 | 2020-03-18 13:04 | 2020-03-18 13:47 | 43 | 2020-03-18 13:03 | 44 | [8 empty] | Y | [5 empty] | 0 | 150.33 | [23 empty] | 17.62 | 0 | A | [9 empty] | 59 | 0 | 671 | 43 | 0 | 0 | 0 | 299 | 0 | 397 | 0 | 0 | 0 | 33
2020-03-18 | B57485 | 2 | 중탄소 | AE1548 | TUNDISH교체전 | Al 탈산 | B | 31 | 52 | 50600 | 120.7 | A | A |  | B | 1 |  | 1 | 1540 | 1544 | 10200 |  |  | 10200 | 124.9 | 10 | 81663 | 1647 |  | Y | 69 | 50 |  |  | B57483 | 05 |  |  |  | 임현진 | 2 |  |  |  |  | Y |  | 94 | 11-8 | 326.05 | 0 | A |  | 1656 | 1 | 0.1 | 1581 | 1.62 | 93 | 38 | 273 | 4:33 | 15 | 16 | 0 | 0 |  | 0 | 0 |  | N2 | 2020-03-18 14:26 | 2020-03-18 14:53 | 26 | 2020-03-18 14:12 | 40 | [14 empty] | 14.63 | 0 | [20 empty] | 0.94 |  |  | 0.09 | 0.09 | A | [9 empty] | 11 | 0 | 423 | 30 | 0 | 113 | 0 | 947 | 0 | 312 | 250 | 0 | 0 | 16 |  |  | 4
2020-03-18 | C55013 | 3 | 중탄소 | SCR440B1 | 연주시작 | Al 탈산 | T | 38 | 74 | 50950 | 133.2 | A | B | B |  | 1 |  | 1 | 1535 | 1525 | 8400 |  |  | 8400 | 76.45 | 40 | 109880 | 1667 |  | Y | 81 | 57 | B57485 5t 잔강합탕 |  | C55009 | 05 |  |  |  | 정종훈 | 2 |  |  | Y |  | Y |  | 110.15 | 12-9 | 292.97 | 0 | A |  | 1662 | 2 | 0.38 | 1582 | 3.2 | 88 | 45 | 337 | 5:37 | 13 | 19 | 0 | 0 |  | 0 | 15 |  | AR | 2020-03-18 15:04 |  | 15 | 2020-03-18 14:36 | 43 |  |  |  |  | Y | [5 empty] | N |  |  |  | 5.25 | 0 | [23 empty] | 0.3 | 0 | A | [9 empty] | 1659 | 0 | 229 | 0 | 0 | 0 | 0 | 604 | 0 | 299 | 199 | 0 | 0 | 34 |  |  | 9 |  | 1
2020-03-18 | A57628 | 1 | 중탄소 | SM48CH |  | Si 탈산 | B | 10 | 35 | 50100 | 73.15 | A | A | B |  | 1 | 1 |  | 1530 | 1555 | 5000 |  |  | 5000 | 49.25 | 12 | 101532 | 1601 |  | Y | 45 | 42 |  |  | A57625 |  |  |  |  | 정용태 | 3 |  | Y | N |  |  |  | 106.6 | 13-4 | 0 | 237.79 | A |  | 1600 | 3 | 0.22 | 1556 | 1.69 | 65 | 29 | 282 | 4:42 | 16 | 16 | 40 | 0 |  | 0 |  |  | N2 | 2020-03-18 14:18 | 2020-03-18 14:49 | 31 | 2020-03-18 14:15 | 33 | [8 empty] | Y | [5 empty] | 0 | 139.71 | [23 empty] | 0.01 | 0 | A | [9 empty] | 32 | 0 | 719 | 0 | 0 | 0 | 0 | 594 | 0 | 598 | 118 | 0 | 0 | 32 |  |  | 4
2020-03-18 | B57486 | 2 | 중탄소 | SM48CH |  | Si 탈산 | B | 33 | 3 | 53650 | 100.23 | A | B |  | B | 1 |  | 1 | 1540 | 1574 | 6500 |  |  | 6500 | 76.82 | 10 | 84610 | 1626 |  | Y | 43 | 25 | [7 empty] | 임승우 | 2 | [6 empty] | 88.05 | 12-1 | 0.44 | 90.76 | A |  | 1600 | 1 | 0.18 | 1549 | 1.18 | 58 | 22 | 228 | 3:48 | 16 | 17 | 0 | 0 |  | 0 | 0 |  | N2 | 2020-03-18 15:34 | 2020-03-18 15:55 | 22 | 2020-03-18 15:15 | 40 |  |  |  |  | Y | [8 empty] | 5 | 0 | 17.57 | [23 empty] | 0.19 | 0.19 | A | [9 empty] | 11 | 0 | 284 | 0 | 0 | 98 | 0 | 1151 | 0 | 462 | 0 | 0 | 0 | 15 |  |  | 5
2020-03-18 | A57629 | 1 | 중탄소 | SM48CH | TUNDISH교체전 | Si 탈산 | B | 32 | 25 | 50500 | 125.7 | B | B | B |  | 1 | 1 |  | 1530 | 1541 | 6900 |  |  | 6900 | 69.01 | 12 | 99992 | 1607 |  | Y | 79 | 41 | [7 empty] | 이호남 | 2 | [6 empty] | 105.4 | 13-5 | 0 | 268.92 | A |  | 1609 | 3 | 0.21 | 1565 | 1 | 74 | 33 | 261 | 4:21 | 16 | 16 | 41 | 0 |  | 0 |  |  | N2 | 2020-03-18 16:13 | 2020-03-18 16:48 | 35 | 2020-03-18 16:11 | 38 |  |  |  |  | Y |  |  |  | Y | [5 empty] | 0 | 286.86 | [23 empty] | 0.01 | 0 | A | [9 empty] | 78 | 0 | 735 | 0 | 0 | 0 | 0 | 494 | 0 | 449 | 0 | 0 | 0 | 35 |  |  | 4
2020-03-18 | C55014 | 3 | 중탄소 | SCR440B1 | 연주종료 | Al 탈산 | T | 37 | 83 | 48700 | 96.42 | B | B | B |  | 1 |  | 1 | 1535 | 1545 | 7100 |  |  | 7100 | 73.85 | 35 | 96145 | 1633 |  | Y | 51 | 38 | [7 empty] | 박재승 | 3 |  |  |  |  | Y |  | 102.35 | 11-10 | 250.97 | 0 | A |  | 1618 | 2 | 0.42 | 1562 | 2.07 | 68 | 31 | 451 | 7:31 | 13 | 13 | 0 | 0 |  | 0 | 10 |  | AR | 2020-03-18 16:03 |  | 34 | 2020-03-18 15:44 | 53 |  |  |  |  | Y | [5 empty] | N |  |  |  | 5.59 | 0 | [23 empty] | 0.3 | 0 | A |  |  | 7.586 | 29.867 | 51.325 | 0.394 | 6.765 | 1.718 | 1437.3 | 1642 | 0 | 59 | 0 | 0 | 0 | 0 | 801 | 0 | 300 | 250 | 0 | 0 | 10 |  |  | 5
2020-03-18 | C55015 | 3 | 중탄소 | SCR440B1 | 연주종료 | Al 탈산 | T | 6 | 77 | 46650 | 101.92 | B | B | B |  | 1 |  | 1 | 1535 | 1521 | 7200 |  |  | 7200 | 74.89 | 35 | 96145 | 1626 |  | N | 46 | 39 | [7 empty] | 박재승 | 3 |  |  |  |  | Y |  | 99.4 | 11-8 | 193.41 | 0 | A |  | 1612 | 2 | 0.42 | 1572 | 1.25 | 78 | 41 | 309 | 5:09 | 13 | 13 | 0 | 0 |  | 0 | 10 |  | AR | 2020-03-18 17:13 |  | 36 | 2020-03-18 16:50 | 59 |  |  |  |  | Y | [5 empty] | N |  |  |  | 6.17 | 0 | [23 empty] | 0.3 | 0 | A |  |  | 6.985 | 30.788 | 50.397 | 0.217 | 7.215 | 1.636 | 1425.22 | 1322 | 123 | 0 | 31 | 0 | 0 | 0 | 561 | 0 | 300 | 47 | 0 | 0 | 0 |  |  | 5
2020-03-18 | A57630 | 1 | 고탄소 | STB2 | TUNDISH교체 | Al 탈산 | B | 20 | 21 | 51200 | 91.2 | B | B | B |  | 1 | 1 |  | 1520 | 1536 | 7400 |  |  | 7400 | 87.46 | 10 | 84610 | 1574 |  | Y | 48 | 45 | [7 empty] | 이호남 | 2 |  |  |  |  | Y |  | 99.6 | 12-10 | 309.3 | 0 | A |  | 1574 | 3 | 0.22 | 1542 | 0.76 | 86 | 35 | 241 | 4:01 | 25 | 25 | 42 | 0 |  | 0 |  |  | AR | 2020-03-18 17:52 | 2020-03-18 18:18 | 27 | 2020-03-18 17:51 | 28 |  |  |  |  | Y |  |  |  | Y | [5 empty] | 134.19 | 98.24 | [19 empty] | 1.62 |  |  |  | 1.89 | 0 | A | [9 empty] | 773 | 0 | 243 | 0 | 0 | 0 | 0 | 548 | 0 | 497 | 0 | 0 | 0 | 68 |  |  |  |  | 1
2020-03-18 | C55016 | 3 | 중탄소 | SCR440B1 | 연주종료 | Al 탈산 | T | 30 | 83 | 48050 | 115.18 | B | B | B |  | 1 |  | 1 | 1535 | 1541 | 7800 |  |  | 7800 | 76.74 | 37 | 101639 | 1629 |  | Y | 58 | 40 |  |  | C55013 | 05 |  |  |  | 박재승 | 3 |  |  | Y |  | Y |  | 104.25 | 12-2 | 199.57 | 0 | A |  | 1619 | 2 | 0.48 | 1556 | 2.25 | 62 | 29 | 373 | 6:13 | 13 | 16 | 0 | 0 |  | 0 | 10 |  | AR | 2020-03-18 18:32 |  | 27 | 2020-03-18 18:03 | 56 |  |  |  |  | Y | [5 empty] | N |  |  |  | 9.7 | 0 | [23 empty] | 0.3 | 0 | A | [9 empty] | 1330 | 0 | 53 | 0 | 0 | 0 | 0 | 542 | 0 | 301 | 51 | 0 | 0 | 36 |  |  | 5
2020-03-18 | B57487 | 2 | 중탄소 | AE1548 |  | Al 탈산 | B | 35 | 25 | 51100 | 86.37 | B | B |  | B | 1 |  | 1 | 1540 | 1565 | 8400 |  |  | 8400 | 94.56 | 11 | 88836 | 1624 | 361 | Y | 47 | 37 |  |  | B57485 | 05 |  |  |  | 임승우 | 2 | [6 empty] | 98.1 | 12-7 | 217.31 | 0 | A |  | 1614 | 1 | 0.14 | 1550 | 1.69 | 62 | 23 | 265 | 4:25 | 15 | 16 | 0 | 0 |  | 0 | 0 |  | N2 | 2020-03-18 18:32 | 2020-03-18 18:40 | 8 | 2020-03-18 18:24 | 16 |  |  |  |  | Y | [8 empty] | 4.3 | 13.12 | 0 | [20 empty] | 1.15 |  |  | 0.05 | 0.05 | A | [9 empty] | 0 | 0 | 140 | 0 | 0 | 183 | 0 | 1303 | 0 | 656 | 0 | 0 | 0 | 6 |  |  | 5
2020-03-18 | A57631 | 1 | 고탄소 | STB2 |  | Al 탈산 | B | 19 | 42 | 50700 | 84.93 | B | B | B |  | 1 | 1 |  | 1520 | 1538 | 5900 |  |  | 5900 | 58.11 | 12 | 101532 | 1557 |  | Y | 42 | 37 | [7 empty] | 이호남 | 2 |  |  |  |  | Y |  | 104.8 | 13-1 | 193.33 | 0 | A |  | 1557 | 3 | 0.21 | 1512 | 1.05 | 56 | 22 | 247 | 4:07 | 25 | 25 | 43 | 0 |  | 0 |  |  | AR | 2020-03-18 18:59 | 2020-03-18 19:20 | 21 | 2020-03-18 18:57 | 22 |  |  |  |  | Y |  |  |  | Y | [5 empty] | 135.8 | 99.94 | [23 empty] | 3.21 | 0 | A | [9 empty] | 727 | 0 | 250 | 0 | 0 | 0 | 0 | 707 | 0 | 560 | 0 | 0 | 0 | 25
2020-03-18 | C55017 | 3 | 중탄소 | SCR440B1 | TUNDISH교체전 | Al 탈산 | T | 38 | 75 | 48400 | 107.9 | B | B | B |  | 1 |  | 1 | 1535 | 1624 | 6000 |  |  | 6000 | 60.67 | 36 | 98892 | 1647 | 370 | Y | 60 | 34 |  |  | C55014 | 03 |  |  |  | 박재승 | 3 |  |  | Y |  | Y |  | 102 | 12-1 | 137 | 0 | A |  | 1620 | 2 | 0.43 | 1564 | 1.93 | 70 | 30 | 448 | 7:28 | 13 | 17 | 0 | 0 |  | 0 | 10 |  | AR | 2020-03-18 19:31 |  | 39 | 2020-03-18 19:11 | 59 |  |  |  |  | Y | [5 empty] | N |  |  |  | 9.79 | 0 | [23 empty] | 0.3 | 0 | A | [9 empty] | 1315 | 0 | 346 | 0 | 0 | 0 | 0 | 556 | 0 | 299 | 48 | 0 | 0 | 32 |  |  | 5
2020-03-18 | B57488 | 2 | 중탄소 | AE1548 |  | Al 탈산 | B | 10 | 36 | 50950 | 76.3 | B | B |  | B | 1 |  | 1 | 1540 | 1525 | 6600 |  |  | 6600 | 68.1 | 12 | 96912 | 1624 |  | Y | 41 | 32 | [7 empty] | 임승우 | 2 |  |  |  |  | Y |  | 94.55 | 12-1 | 200.63 | 0 | A |  | 1609 | 1 | 0.13 | 1556 | 1.76 | 68 | 27 | 238 | 3:58 | 15 | 15 | 0 | 0 |  | 0 | 0 |  | N2 | 2020-03-18 19:20 | 2020-03-18 19:40 | 20 | 2020-03-18 19:13 | 27 |  |  |  |  | Y | [8 empty] | 4.3 | 13.49 | 0 | [20 empty] | 1.06 |  |  | 0.04 | 0.04 | A | [9 empty] | 20 | 0 | 269 | 0 | 0 | 169 | 0 | 605 | 0 | 0 | 0 | 0 | 0 | 14 |  |  | 4
2020-03-18 | A57632 | 1 | 고탄소 | STB2 |  | Al 탈산 | B | 33 | 4 | 52800 | 94.55 | B | B | B |  | 1 | 1 |  | 1520 | 1568 | 4400 |  |  | 4400 | 52 | 10 | 84610 | 1561 |  | Y | 40 | 28 | [7 empty] | 이호남 | 2 |  |  |  |  | Y |  | 97.4 | 13-1 | 208.94 | 0 | A |  | 1561 | 3 | 0.21 | 1519 | 0.79 | 63 | 29 | 290 | 4:50 | 25 | 25 | 44 | 0 |  | 0 |  |  | AR | 2020-03-18 20:03 | 2020-03-18 20:24 | 22 | 2020-03-18 20:01 | 24 |  |  |  |  | Y |  |  |  | Y | [5 empty] | 139.01 | 177.37 | [23 empty] | 4.47 | 0 | A | [9 empty] | 520 | 37 | 202 | 0 | 0 | 0 | 0 | 761 | 0 | 551 | 0 | 0 | 0 | 71
2020-03-18 | B57489 | 2 | 중탄소 | AE1548 |  | Al 탈산 | B | 31 | 53 | 50050 | 81 | B | B |  | B | 1 |  | 1 | 1540 | 1544 | 6300 |  |  | 6300 | 65.01 | 12 | 96912 | 1615 |  | Y | 40 | 32 | C55012 온도가 낮아서 25돈 내려옴 | [6 empty] | 임승우 | 2 |  |  |  |  | Y |  | 100.55 | 12-4 | 225.91 | 0 | A |  | 1615 | 1 | 0.21 | 1558 | 1.62 | 70 | 34 | 246 | 4:06 | 15 | 16 | 0 | 0 |  | 0 | 0 |  | N2 | 2020-03-18 20:25 | 2020-03-18 20:40 | 15 | 2020-03-18 20:13 | 28 |  |  |  |  | Y | [8 empty] | 4 | 13.16 | 0 | [20 empty] | 0.91 |  |  | 0.06 | 0.06 | A | [9 empty] | 42 | 0 | 228 | 0 | 0 | 149 | 0 | 602 | 0 | 0 | 0 | 0 | 0 | 14 |  |  | 4
2020-03-18 | A57633 | 1 | 고탄소 | STB2 |  | Al 탈산 | B | 32 | 26 | 50800 | 91.97 | B | B | B |  | 1 | 1 |  | 1520 | 1550 | 5000 |  |  | 5000 | 59.09 | 10 | 84610 | 1563 |  | Y | 49 | 32 | [7 empty] | 이호남 | 2 |  |  | Y |  |  |  | 99.15 | 12-8 | 318.9 | 0 | A |  | 1563 | 3 | 0.21 | 1523 | 0.95 | 67 | 32 | 239 | 3:59 | 25 | 25 | 45 | 0 |  | 0 |  |  | AR | 2020-03-18 20:53 | 2020-03-18 21:26 | 33 | 2020-03-18 20:52 | 34 | [8 empty] | Y | [5 empty] | 134.72 | 95.59 | [20 empty] | 0.52 |  |  | 5.49 | 0 | A | [9 empty] | 420 | 46 | 185 | 0 | 0 | 0 | 0 | 299 | 0 | 300 | 0 | 0 | 0 | 25
2020-03-18 | C55018 | 3 | 고탄소 | SM50CM | 연주시작 | Si 탈산 | T | 37 | 84 | 48550 | 96.75 | B | B | B |  | 1 |  | 1 | 1530 | 1551 | 7000 |  |  | 7000 | 77.56 | 33 | 90255 | 1669 |  | N | 60 | 0 | [7 empty] | 박재승 | 3 |  |  |  |  | Y |  | 97.15 | 11-5 | 228.62 | 0 | A |  | 1640 | 2 | 0.39 | 1571 | 3.45 | 85 | 42 | 434 | 7:14 | 13 | 13 | 0 | 0 |  | 0 |  |  | AR | 2020-03-18 21:38 |  | 24 | 2020-03-18 21:22 | 40 | [14 empty] | 8.7 | 0 | [23 empty] | 0.39 | 0 | A | [9 empty] | 86 | 0 | 908 | 0 | 0 | 0 | 0 | 951 | 0 | 0 | 0 | 0 | 0 | 20 |  |  | 9 |  | 1
2020-03-18 | B57490 | 2 | 중탄소 | AE1548 |  | Al 탈산 | B | 18 | 41 | 51400 | 77.08 | B | B |  | B | 1 |  | 1 | 1540 | 1545 | 6000 |  |  | 6000 | 61.91 | 12 | 96912 | 1617 |  | Y | 40 | 29 |  |  | B57487 | 04 |  |  |  | 임승우 | 2 |  |  |  |  | Y |  | 96.6 | 12-2 | 173.86 | 0 | A |  | 1604 | 1 | 0.15 | 1555 | 1.59 | 67 | 27 | 191 | 3:11 | 15 | 16 | 0 | 0 | 40 | 0 | 0 |  | N2 | 2020-03-18 21:19 | 2020-03-18 21:45 | 26 | 2020-03-18 21:11 | 33 |  |  |  |  | Y | [8 empty] | 4.5 | 12.02 | 0 | [20 empty] | 0.85 |  |  | 0.03 | 0.03 | A | [9 empty] | 13 | 0 | 462 | 0 | 0 | 198 | 0 | 806 | 0 | 0 | 0 | 0 | 0 | 14 |  |  | 4
2020-03-18 | A57634 | 1 | 고탄소 | STB2 |  | Al 탈산 | B | 20 | 22 | 50900 | 79.48 | B | B | B |  | 1 | 1 |  | 1520 | 1532 | 5100 |  |  | 5100 | 50.23 | 12 | 101532 | 1558 |  | Y | 40 | 32 | [7 empty] | 이호남 | 2 |  | Y |  |  |  |  | 104.95 | 13-5 | 254.64 | 0 | A |  | 1558 | 3 | 0.21 | 1519 | 1.05 | 63 | 28 | 229 | 3:49 | 25 | 25 | 46 | 0 |  | 0 |  |  | AR | 2020-03-18 21:59 | 2020-03-18 22:27 | 28 | 2020-03-18 21:56 | 30 |  |  |  |  | Y |  |  |  | Y | [5 empty] | 134.2 | 61.1 | [20 empty] | 0.93 |  |  | 0 | 0 | A | [9 empty] | 318 | 25 | 237 | 0 | 0 | 0 | 0 | 519 | 0 | 298 | 0 | 0 | 0 | 55
2020-03-18 | B57491 | 2 | 중탄소 | AE1548 |  | Al 탈산 | B | 35 | 26 | 51100 | 84.25 | B | B |  | D | 1 |  | 1 | 1540 | 1554 | 5900 |  |  | 5900 | 66.41 | 11 | 88836 | 1616 |  | Y | 40 | 31 |  |  | B57488 | 05 |  |  |  | 임승우 | 2 |  |  |  |  | Y |  | 98.1 | 12-7 | 209.57 | 0 | A |  | 1602 | 1 | 0.14 | 1548 | 1.35 | 60 | 26 | 175 | 2:55 | 15 | 15 | 0 | 0 |  | 0 | 0 |  | N2 | 2020-03-18 22:24 | 2020-03-18 22:47 | 23 | 2020-03-18 22:10 | 37 |  |  |  |  | Y | [8 empty] | 4 | 9.8 | 0 | [20 empty] | 1.06 |  |  | 0.11 | 0.11 | A | [9 empty] | 37 | 0 | 245 | 0 | 0 | 143 | 0 | 906 | 0 | 0 | 0 | 0 | 0 | 14 |  |  | 5
2020-03-18 | C55019 | 3 | 고탄소 | SM50CM | 연주종료 | Si 탈산 | T | 6 | 78 | 46750 | 99.62 | B | B | D |  | 1 |  | 1 | 1530 | 1558 | 6400 |  |  | 6400 | 70.91 | 33 | 90255 | 1642 |  | N | 44 | 24 | [7 empty] | 박재승 | 3 |  |  |  |  | Y |  | 97.75 | 11-7 | 278.07 | 0 | A |  | 1618 | 2 | 0.6 | 1554 | 1.83 | 68 | 35 | 397 | 6:37 | 13 | 13 | 0 | 0 |  | 0 | 10 |  | AR | 2020-03-18 22:43 |  | -32 | 2020-03-18 22:21 | -10 |  |  |  |  | Y | [5 empty] | N |  |  |  | 20.13 | 0 | [23 empty] | 1.61 | 0 | A | [9 empty] | 120 | 0 | 918 | 0 | 0 | 0 | 0 | 549 | 0 | 0 | 0 | 0 | 0 | 12 |  |  | 5
2020-03-18 | A57635 | 1 | 고탄소 | STB2 |  | Al 탈산 | B | 19 | 43 | 51000 | 84.42 | B | D | D |  | 1 | 1 |  | 1520 | 1543 | 4400 |  |  | 4400 | 43.34 | 12 | 101532 | 1561 |  | Y | 45 | 28 | [7 empty] | 이호남 | 2 |  |  | Y |  |  |  | 102.3 | 12-8 | 306.88 | 0 | A |  | 1561 | 3 | 0.21 | 1521 | 1.08 | 65 | 30 | 235 | 3:55 | 25 | 25 | 47 | 0 |  | 0 |  |  | AR | 2020-03-18 23:02 | 2020-03-18 23:33 | 31 | 2020-03-18 23:00 | 33 |  |  |  |  | Y |  |  |  | Y | [5 empty] | 133.37 | 62.21 | [20 empty] | 0.98 |  |  | 0.01 | 0 | A | [9 empty] | 0 | 0 | 178 | 0 | 0 | 0 | 0 | 298 | 0 | 299 | 0 | 0 | 0 | 25
2020-03-18 | C55020 | 3 | 고탄소 | SM50CM | 연주종료 | Si 탈산 | T | 30 | 84 | 47850 | 95.83 | D | D | D |  | 1 |  | 1 | 1530 | 1539 | 6700 |  |  | 6700 | 67.43 | 36 | 99360 | 1617 |  | N | 43 | 40 | [7 empty] | 박지웅 | 3 |  |  |  |  | Y |  | 100.6 | 11-8 | 114.69 | 0 | A |  | 1600 | 2 | 0.4 | 1551 | 1.23 | 65 | 29 | 365 | 6:05 | 13 | 13 | 0 | 0 |  | 0 | 10 |  | AR | 2020-03-18 23:40 |  | 36 | 2020-03-18 23:27 | 49 |  |  |  |  | Y | [5 empty] | N |  |  |  | 10.96 | 0 | [23 empty] | 1.05 | 0 | A | [9 empty] | 66 | 0 | 699 | 0 | 0 | 0 | 0 | 780 | 0 | 0 | 0 | 0 | 0 | 36 |  |  | 5
2020-03-18 | B57492 | 2 | 중탄소 | AE1548 |  | Al 탈산 | B | 10 | 37 | 50350 | 87.52 | D | D |  | D | 1 |  | 1 | 1540 | 1557 | 6400 |  |  | 6400 | 72.04 | 11 | 88836 | 1614 | 363 | Y | 41 | 30 |  |  | B57489 | 05 |  |  |  | 김익규 | 3 |  |  | Y |  | Y |  | 96.95 | 12-4 | 209.71 | 0 | A |  | 1599 | 1 | 0.19 | 1544 | 1.26 | 56 | 27 | 209 | 3:29 | 15 | 17 | 0 | 0 |  | 0 | 0 |  | N2 | 2020-03-18 23:38 | 2020-03-18 23:52 | 14 | 2020-03-18 23:26 | 26 |  |  |  |  | Y | [8 empty] | 4.5 | 12.83 | 0 | [20 empty] | 0.83 |  |  | 0.09 | 0.09 | A | [9 empty] | 0 | 0 | 150 | 36 | 0 | 152 | 0 | 904 | 0 | 0 | 0 | 0 | 0 | 0
2020-03-18 | A57636 | 1 | 고탄소 | STB2 |  | Al 탈산 | B | 33 | 5 | 52500 | 79.32 | D | D | D |  | 1 | 1 |  | 1520 | 1556 | 4400 |  |  | 4400 | 43.34 | 12 | 101532 | 1564 |  | Y | 42 | 30 | [7 empty] | 김덕진 | 2 |  | Y |  |  |  |  | 104.35 | 13-9 | 185.19 | 0 | A |  | 1564 | 3 | 0.23 | 1522 | 1.17 | 66 | 29 | 238 | 3:58 | 25 | 25 | 48 | 0 |  | 0 |  |  | AR | 2020-03-19 00:06 | 2020-03-19 00:38 | 32 | 2020-03-19 00:04 | 34 |  |  |  |  | Y |  |  |  | Y | [5 empty] | 136.31 | 47.14 | [20 empty] | 1.06 |  |  | 0.02 | 0 | A | [9 empty] | 0 | 24 | 262 | 0 | 0 | 0 | 0 | 299 | 0 | 393 | 0 | 0 | 0 | 56
2020-03-18 | B57493 | 2 | 중탄소 | AE1548 |  | Al 탈산 | B | 31 | 54 | 50050 | 90.62 | D | D |  | D | 1 |  | 1 | 1540 | 1544 | 6500 |  |  | 6500 | 67.07 | 12 | 96912 | 1615 |  | Y | 40 | 28 |  |  | B57490 | 05 |  |  |  | 김익규 | 3 |  |  | Y |  | Y |  | 101.55 | 12-5 | 224.54 | 0 | A |  | 1598 | 1 | 0.18 | 1543 | 0 | 55 | 24 | 733 | 12:13 | 15 | 15 | 0 | 0 |  | 0 | 0 |  | N2 | 2020-03-19 00:37 | 2020-03-19 00:53 | 16 | 2020-03-19 00:26 | 27 |  |  |  |  | Y | [8 empty] | 4 | 10.71 | 0 | [20 empty] | 1.57 |  |  | 0.07 | 0.07 | A | [9 empty] | 36 | 0 | 184 | 0 | 0 | 142 | 0 | 721 | 0 | 0 | 0 | 0 | 0 | 6
2020-03-18 | C55021 | 3 | 고탄소 | SM50CM | 연주종료 | Si 탈산 | T | 38 | 76 | 50800 | 92.52 | D | D | D |  | 1 |  | 1 | 1530 | 1535 | 7000 |  |  | 7000 | 70.45 | 36 | 99360 | 1619 |  | Y | 43 | 41 |  |  |  | 05 |  |  |  | 박지웅 | 3 |  | Y |  |  | Y |  | 103.75 | 12-3 | 195.5 | 0 | A |  | 1600 | 2 | 0.4 | 1555 | 1.29 | 69 | 27 | 384 | 6:24 | 13 | 13 | 0 | 0 |  | 0 | 10 |  | AR | 2020-03-19 00:53 |  | 31 | 2020-03-19 00:39 | 46 |  |  |  |  | Y | [5 empty] | N |  |  |  | 11.06 | 0 | [23 empty] | 0.57 | 0 | A | [9 empty] | 102 | 0 | 865 | 0 | 0 | 0 | 0 | 552 | 0 | 0 | 0 | 0 | 0 | 0 |  |  | 5 | 0.0975
2020-03-18 | A57637 | 1 | 고탄소 | STB2 |  | Al 탈산 | B | 32 | 27 | 50800 | 88.33 | D | D | D |  | 1 | 1 |  | 1520 | 1559 | 4200 |  |  | 4200 | 41.37 | 12 | 101532 | 1565 |  | Y | 46 | 33 | [7 empty] | 김덕진 | 2 |  |  | Y |  |  |  | 106.35 | 13-6 | 267.34 | 0 | A |  | 1565 | 3 | 0.23 | 1525 | 0.98 | 69 | 31 | 257 | 4:17 | 25 | 25 | 49 | 0 |  | 0 |  |  | AR | 2020-03-19 01:12 | 2020-03-19 01:44 | 32 | 2020-03-19 01:10 | 34 |  |  |  |  | Y |  |  |  | Y | [5 empty] | 137.07 | 86.27 | [20 empty] | 1.03 |  |  | 1.28 | 0 | A | [9 empty] | 0 | 0 | 187 | 13 | 0 | 0 | 0 | 297 | 0 | 294 | 0 | 0 | 0 | 24
2020-03-18 | B57494 | 2 | 중탄소 | AE1548 |  | Al 탈산 | B | 18 | 42 | 49600 | 84.48 | D | D |  | D | 1 |  | 1 | 1540 | 1534 | 6000 |  |  | 6000 | 61.91 | 12 | 96912 | 1615 |  | Y | 41 | 29 |  |  | B57491 | 02 |  |  |  | 김익규 | 3 |  |  | Y |  | Y |  | 95.6 | 12-1 | 252.81 | 0 | A |  | 1605 | 1 | 0.21 | 1552 | 0 | 64 | 27 | 228 | 3:48 | 15 | 17 | 0 | 0 |  | 0 | 0 |  | N2 | 2020-03-19 01:29 | 2020-03-19 01:58 | 29 | 2020-03-19 01:18 | 40 |  |  |  |  | Y | [8 empty] | 5 | 14.55 | 0 | [20 empty] | 0.68 |  |  | 0.09 | 0.09 | A | [9 empty] | 19 | 0 | 180 | 0 | 0 | 144 | 0 | 731 | 0 | 0 | 0 | 0 | 0 | 16
2020-03-18 | C55022 | 3 | 고탄소 | SM50CM | 연주종료 | Si 탈산 | T | 37 | 85 | 48350 | 87.08 | D | D | D |  | 1 |  | 1 | 1530 | 1530 | 7000 |  |  | 7000 | 70.45 | 36 | 99360 | 1616 | 366 | Y | 44 | 39 |  |  |  | 05 |  |  |  | 박지웅 | 3 |  | Y |  |  | Y |  | 100.8 | 11-8 | 189.38 | 0 | A |  | 1596 | 2 | 0.4 | 1548 | 1.55 | 62 | 23 | 296 | 4:56 | 13 | 13 | 0 | 0 |  | 0 | 10 |  | AR | 2020-03-19 01:55 |  | 39 | 2020-03-19 01:43 | 51 |  |  |  |  | Y | [5 empty] | N |  |  |  | 10.66 | 0 | [23 empty] | 0.39 | 0 | A |  |  | 21.712 | 14.995 | 51.222 | 0.223 | 2.359 | 3.415 | 1851.57 | 89 | 0 | 840 | 0 | 0 | 0 | 0 | 550 | 0 | 0 | 0 | 0 | 0 | 20 |  |  | 5 | 0
2020-03-18 | A57638 | 1 | 고탄소 | STB2 |  | Al 탈산 | B | 20 | 23 | 50700 | 82.73 | D | D | D |  | 1 | 1 |  | 1520 | 1557 | 4000 |  |  | 4000 | 39.4 | 12 | 101532 | 1553 |  | Y | 40 | 25 | [7 empty] | 김덕진 | 2 |  | Y |  |  |  |  | 101.2 | 13-1 | 195.42 | 0 | A |  | 1553 | 3 | 0.22 | 1517 | 0.88 | 61 | 29 | 4 | 0:04 | 25 | 25 | 50 | 0 |  | 0 |  |  | AR | 2020-03-19 02:20 | 2020-03-19 02:50 | 29 | 2020-03-19 02:19 | 31 |  |  |  |  | Y |  |  |  | Y | [5 empty] | 143.17 | 74.34 | [20 empty] | 1.22 |  |  | 2.58 | 0 | A | [9 empty] | 0 | 0 | 241 | 0 | 0 | 0 | 0 | 300 | 0 | 196 | 0 | 0 | 0 | 36
2020-03-18 | B57495 | 2 | 중탄소 | AE1548 |  | Al 탈산 | B | 35 | 27 | 51800 | 95.45 | D | D |  | D | 1 |  | 1 | 1540 | 1527 | 6600 |  |  | 6600 | 68.1 | 12 | 96912 | 1596 |  | Y | 48 | 33 |  |  | B57492 | 05 |  |  |  | 김익규 | 3 |  |  | Y |  | Y |  | 97.4 | 12-6 | 222.52 | 0 | A |  | 1610 | 1 | 0.21 | 1551 | 0 | 63 | 32 | 169 | 2:49 | 15 | 20 | 0 | 0 |  | 0 | 0 |  | N2 | 2020-03-19 02:40 | 2020-03-19 02:59 | 20 | 2020-03-19 02:27 | 32 |  |  |  |  | Y | [8 empty] | 4 | 14.07 | 0 | [20 empty] | 0.64 |  |  | 0.06 | 0.06 | A | [9 empty] | 0 | 0 | 129 | 20 | 0 | 137 | 0 | 793 | 0 | 0 | 0 | 0 | 0 | 25
2020-03-18 | C55023 | 3 | 고탄소 | SM50CM | 연주종료 | Si 탈산 | T | 6 | 79 | 46450 | 90.65 | D | D | D |  | 1 |  | 1 | 1530 | 1564 | 6000 |  |  | 6000 | 60.39 | 36 | 99360 | 1621 |  | Y | 46 | 37 |  |  |  | 05 |  |  |  | 박지웅 | 3 |  | Y |  |  | Y |  | 100.65 | 11-9 | 89.81 | 0 | A |  | 1606 | 2 | 0.39 | 1551 | 1.72 | 65 | 25 | 342 | 5:42 | 13 | 16 | 0 | 0 |  | 0 |  |  | AR | 2020-03-19 03:06 |  | 36 | 2020-03-19 02:52 | 49 | [14 empty] | 11.7 | 0 | [23 empty] | 0.66 | 0 | A |  |  | 24.596 | 11.549 | 51.838 | 0.195 | 2.107 | 4.488 | 1937.3 | 98 | 0 | 800 | 0 | 0 | 0 | 0 | 809 | 0 | 0 | 0 | 0 | 0 | 20 |  |  | 5
2020-03-18 | A57639 | 1 | 고탄소 | STB2 |  | Al 탈산 | B | 19 | 44 | 50900 | 102.32 | D | D | D |  | 1 | 1 |  | 1520 | 1537 | 4700 |  |  | 4700 | 46.29 | 12 | 101532 | 1557 |  | Y | 46 | 29 | [7 empty] | 김덕진 | 2 |  |  | Y |  |  |  | 107.45 | 13-3 | 219.31 | 0 | A |  | 1557 | 3 | 0.22 | 1509 | 0.87 | 53 | 25 | 241 | 4:01 | 25 | 26 | 51 | 0 |  | 0 |  |  | AR | 2020-03-19 03:35 | 2020-03-19 03:54 | 19 | 2020-03-19 03:32 | 22 |  |  |  |  | Y |  |  |  | Y | [5 empty] | 154.2 | 163.64 | [20 empty] | 1.17 |  |  | 0.02 | 0 | A | [9 empty] | 0 | 0 | 274 | 0 | 0 | 0 | 0 | 352 | 0 | 394 | 0 | 0 | 0 | 42
2020-03-18 | B57496 | 2 | 중탄소 | AE1548 |  | Al 탈산 | B | 10 | 38 | 50400 | 86.22 | D | D |  | D | 1 |  | 1 | 1540 | 1536 | 6300 |  |  | 6300 | 65.01 | 12 | 96912 | 1616 | 360 | Y | 42 | 31 |  |  | B57493 | 05 |  |  |  | 김익규 | 3 |  |  | Y |  | Y |  | 106.9 | 13-4 | 202.36 | 0 | A |  | 1598 | 1 | 0.19 | 1548 | 0 | 60 | 26 | 238 | 3:58 | 15 | 15 | 0 | 0 |  | 0 | 0 |  | N2 | 2020-03-19 03:36 | 2020-03-19 04:02 | 26 | 2020-03-19 03:25 | 37 |  |  |  |  | Y | [8 empty] | 4 | 10.3 | 0 | [20 empty] | 0.91 |  |  | 0.11 | 0.11 | A | [9 empty] | 62 | 0 | 241 | 0 | 0 | 138 | 0 | 770 | 0 | 0 | 0 | 0 | 0 | 37
2020-03-18 | C55024 | 3 | 고탄소 | SM50CM | 연주종료 | Si 탈산 | T | 30 | 85 | 48050 | 85.45 | D | D | D |  | 1 |  | 1 | 1530 | 1530 | 6600 |  |  | 6600 | 72.46 | 33 | 91080 | 1617 |  | Y | 42 | 36 |  |  |  | 05 |  |  |  | 박지웅 | 3 |  | Y |  |  | Y |  | 99.65 | 11-7 | 97.64 | 0 | A |  | 1597 | 2 | 0.4 | 1552 | 1.36 | 66 | 26 | 305 | 5:05 | 13 | 13 | 0 | 0 |  | 0 | 10 |  | AR | 2020-03-19 04:09 |  | 41 | 2020-03-19 03:58 | 51 |  |  |  |  | Y | [5 empty] | N |  |  |  | 10.37 | 0 | [23 empty] | 0.58 | 0 | A | [9 empty] | 115 | 0 | 789 | 0 | 0 | 0 | 0 | 551 | 0 | 0 | 0 | 0 | 0 | 30 |  |  | 5
2020-03-18 | B57497 | 2 | 중탄소 | AE1548 |  | Al 탈산 | B | 31 | 55 | 50800 | 90.22 | D | D |  | D | 1 |  | 1 | 1540 | 1545 | 6100 |  |  | 6100 | 62.94 | 12 | 96912 | 1615 |  | Y | 40 | 34 |  |  | B57494 | 05 |  |  |  | 김익규 | 3 |  |  | Y |  | Y |  | 102.1 | 12-5 | 240.54 | 0 | A |  | 1598 | 1 | 0.23 | 1545 | 0 | 57 | 24 | 224 | 3:44 | 15 | 15 | 0 | 0 |  | 0 | 0 |  | N2 | 2020-03-19 04:39 | 2020-03-19 05:06 | 28 | 2020-03-19 04:27 | 40 |  |  |  |  | Y | [8 empty] | 4 | 27.52 | 0 | [20 empty] | 1.19 |  |  | 0.07 | 0.07 | A | [9 empty] | 38 | 0 | 217 | 0 | 0 | 140 | 0 | 737 | 0 | 0 | 0 | 0 | 0 | 56
2020-03-18 | A57640 | 1 | 고탄소 | STB2 |  | Al 탈산 | B | 33 | 6 | 52600 | 89.5 | D | D | D |  | 1 | 1 |  | 1520 | 1533 | 5500 |  |  | 5500 | 65 | 10 | 84610 | 1567 |  | Y | 42 | 34 | [7 empty] | 김덕진 | 2 |  | Y |  |  |  |  | 100.7 | 13-5 | 263.82 | 0 | A |  | 1567 | 3 | 0.23 | 1519 | 1.04 | 63 | 30 | 278 | 4:38 | 25 | 25 | 52 | 0 |  | 0 |  |  | AR | 2020-03-19 04:39 | 2020-03-19 05:04 | 25 | 2020-03-19 04:37 | 26 |  |  |  |  | Y |  |  |  | Y | [5 empty] | 150.74 | 98.02 | [20 empty] | 1.07 |  |  | 1.24 | 0 | A | [9 empty] | 0 | 17 | 301 | 0 | 0 | 0 | 0 | 499 | 0 | 494 | 0 | 0 | 0 | 26
2020-03-18 | C55025 | 3 | 고탄소 | SM50CM | 연주종료 | Si 탈산 | T | 38 | 77 | 50550 | 87.73 | D | D | D |  | 1 |  | 1 | 1530 | 1530 | 7100 |  |  | 7100 | 71.46 | 36 | 99360 | 1617 |  | Y | 54 | 37 |  |  |  | 05 |  |  |  | 박지웅 | 3 |  |  | Y |  | Y |  | 102.4 | 12-1 | 149.35 | 0 | A |  | 1594 | 2 | 0.39 | 1551 | 2.05 | 65 | 24 | 298 | 4:58 | 13 | 13 | 0 | 0 |  | 0 | 10 |  | AR | 2020-03-19 05:15 |  | 42 | 2020-03-19 05:04 | 54 |  |  |  |  | Y | [5 empty] | N |  |  |  | 10.2 | 0 | [23 empty] | 0.26 | 0 | A | [9 empty] | 113 | 0 | 877 | 0 | 0 | 0 | 0 | 610 | 0 | 0 | 0 | 0 | 0 | 24 |  |  | 5
2020-03-18 | B57498 | 2 | 중탄소 | AE1548 |  | Al 탈산 | B | 32 | 28 | 50750 | 99.28 | D | D |  | D | 1 |  | 1 | 1540 | 1555 | 6700 |  |  | 6700 | 69.13 | 12 | 96912 | 1594 |  | Y | 45 | 33 |  |  | B57485 | 05 |  |  |  | 김익규 | 2 |  |  | Y |  | N |  | 108.35 | 13-8 | 38.19 | 0.07 | A |  | 1617 | 1 | 0.2 | 1550 | 0 | 62 | 21 | 168 | 2:48 | 15 | 23 | 0 | 0 |  | 0 | 0 |  | N2 | 2020-03-19 05:46 | 2020-03-19 06:12 | 26 | 2020-03-19 05:30 | 42 |  |  |  |  | Y | [8 empty] | 4 | 21.93 | 0 | [20 empty] | 0.72 |  |  | 0.02 | 0.02 | A | [9 empty] | 22 | 0 | 342 | 0 | 0 | 148 | 0 | 687 | 0 | 0 | 0 | 0 | 0 | 130
2020-03-18 | A57641 | 1 | 고탄소 | STB2 |  | Al 탈산 | B | 18 | 43 | 49800 | 86.92 | D | D | D |  | 1 | 1 |  | 1520 | 1575 | 3900 |  |  | 3900 | 46.09 | 10 | 84610 | 1560 |  | Y | 44 | 25 | [7 empty] | 김덕진 | 2 |  | Y |  |  |  |  | 104.7 | 12-10 | 189.42 | 0 | A |  | 1560 | 3 | 0.21 | 1515 | 1.1 | 59 | 29 | 238 | 3:58 | 25 | 26 | 53 | 0 |  | 0 |  |  | AR | 2020-03-19 05:45 | 2020-03-19 06:05 | 20 | 2020-03-19 05:43 | 22 |  |  |  |  | Y |  |  |  | Y | [5 empty] | 137.56 | 87.18 | [20 empty] | 1.22 |  |  | 0 | 0 | A | [9 empty] | 0 | 9 | 298 | 0 | 0 | 0 | 0 | 399 | 0 | 350 | 0 | 0 | 0 | 60
2020-03-18 | C55026 | 3 | 고탄소 | SM50CM | TUNDISH교체전 | Si 탈산 | T | 37 | 86 | 48500 | 88.12 | D | D | A |  | 1 |  | 1 | 1530 | 1530 | 6800 |  |  | 6800 | 72.46 | 34 | 93840 | 1626 |  | Y | 49 | 42 |  |  |  | 05 |  |  |  | 박지웅 | 3 |  |  | Y |  | Y |  | 101.3 | 11-9 | 224.46 | 0 | A |  | 1607 | 2 | 0.4 | 1557 | 1.85 | 71 | 30 | 311 | 5:11 | 13 | 13 | 0 | 0 |  | 0 | 12 |  | AR | 2020-03-19 06:22 |  | 45 | 2020-03-19 06:11 | 56 |  |  |  |  | Y | [5 empty] | N |  |  | 5 | 11.14 | 0 | [23 empty] | 0 | 0 | A | [9 empty] | 194 | 0 | 883 | 0 | 0 | 0 | 0 | 727 | 0 | 0 | 0 | 0 | 0 | 30 |  |  | 5
2020-03-18 | B57499 | 2 | 중탄소 | AE1548 |  | Al 탈산 | B | 35 | 28 | 51050 | 103.1 | D | D |  | A | 1 |  | 1 | 1540 | 1536 | 10000 |  |  | 10000 | 103.19 | 12 | 96912 | 1634 |  | Y | 51 | 38 |  |  | B57496 | 05 |  |  |  | 김익규 | 2 |  |  | Y |  | Y |  | 103.95 | 13-3 | 233.96 | 0 | A |  | 1627 | 1 | 0.19 | 1555 | 1.72 | 67 | 31 | 537 | 8:57 | 15 | 16 | 0 | 0 |  | 0 | 0 |  | N2 | 2020-03-19 06:51 | 2020-03-19 07:16 | 25 | 2020-03-19 06:37 | 39 |  |  |  |  | Y | [8 empty] | 5 | 15.81 | 0 | [20 empty] | 1.3 |  |  | 0.23 | 0.23 | A | [9 empty] | 30 | 0 | 407 | 0 | 0 | 128 | 0 | 1330 | 0 | 522 | 0 | 0 | 0 | 51
2020-03-18 | A57642 | 1 | 고탄소 | STB2 |  | Al 탈산 | B | 20 | 24 | 51800 | 84.33 | D | A | A |  | 1 | 1 |  | 1520 | 1537 | 5200 |  |  | 5200 | 51.22 | 12 | 101532 | 1572 |  | Y | 42 | 34 | [7 empty] | 김덕진 | 2 |  | Y |  |  |  |  | 99.6 | 12-9 | 303.16 | 0 | A |  | 1572 | 3 | 0.23 | 1528 | 1.07 | 72 | 37 | 273 | 4:33 | 25 | 26 | 54 | 0 |  | 0 |  |  | AR | 2020-03-19 06:44 | 2020-03-19 07:11 | 27 | 2020-03-19 06:42 | 29 |  |  |  |  | Y |  |  |  | Y | [5 empty] | 150.32 | 80.16 | [20 empty] | 0.93 |  |  | 0.05 | 0 | A | [9 empty] | 0 | 0 | 235 | 0 | 0 | 0 | 0 | 396 | 0 | 198 | 0 | 0 | 0 | 9
2020-03-19 | B57500 | 2 | 중탄소 | AE1548 | TUNDISH교체전 | Al 탈산 | B | 10 | 39 | 50300 | 92.88 | A | A |  | A | 1 |  | 1 | 1540 | 1557 | 7200 |  |  | 7200 | 82.15 | 12 | 87641 | 1615 |  | Y | 47 | 38 | C55024 5톤합탕 |  | B57497 | 05 |  |  |  | 김익규 | 3 |  |  | Y |  |  |  | 104.7 | 13-1 | 232.47 | 0 | A |  | 1625 | 1 | 0.17 | 1566 | 1.58 | 78 | 35 | 262 | 4:22 | 15 | 16 | 0 | 0 | 27 | 0 | 0 |  | N2 | 2020-03-19 07:46 | 2020-03-19 08:21 | 35 | 2020-03-19 07:33 | 48 |  |  |  |  | Y | [8 empty] | 5 | 13.13 | 0 | [20 empty] | 1.25 |  |  | 0.05 | 0.05 | A | [9 empty] | 61 | 0 | 691 | 0 | 0 | 156 | 0 | 809 | 0 | 207 | 0 | 0 | 0 | 40
2020-03-19 | A57643 | 1 | 고탄소 | STB2 |  | Al 탈산 | B | 19 | 45 | 50500 | 87.47 | A | A | A |  | 1 | 1 |  | 1520 | 1567 | 4600 |  |  | 4600 | 30.2 | 18 | 152298 | 1566 | 362 | Y | 43 | 30 |  |  | A57640 |  |  |  |  | 정용태 | 2 |  | Y |  |  |  |  | 109.4 | 13-5 | 203.97 | 0 | A |  | 1566 | 3 | 0.22 | 1513 | 1.23 | 57 | 30 | 252 | 4:12 | 25 | 26 | 55 | 0 |  | 0 |  |  | AR | 2020-03-19 07:48 | 2020-03-19 08:11 | 24 | 2020-03-19 07:45 | 26 |  |  |  |  | Y |  |  |  | Y | [5 empty] | 184.31 | 99.01 | [20 empty] | 1.05 |  |  | 0.02 | 0 | A | [9 empty] | 0 | 43 | 259 | 19 | 0 | 0 | 0 | 592 | 0 | 397 | 0 | 0 | 0 | 28
2020-03-19 | C55027 | 3 | 저탄소 | 20MNNIVS6M | 연주시작 | Si 탈산 | T | 6 | 80 | 46700 | 127.28 | A | A | A |  | 1 |  | 1 | 1550 | 1561 | 9390 |  |  | 9390 | 94.06 | 36 | 99828 | 1690 |  | N | 60 | 53 |  |  | C55025 | 05 |  |  |  | 도주용 | 2 |  |  | Y |  | Y | 4 | 100.6 | 11-9 | 173.12 | 56.69 | A |  | 1669 | 2 | 0.38 | 1598 | 2.63 | 89 | 34 | 356 | 5:56 | 10 | 10 | 0 | 0 |  | 0 | 40 |  | N2 | 2020-03-19 09:15 |  | 25 | 2020-03-19 08:35 | 65 |  |  |  |  | Y | [5 empty] | N |  |  | 5 | 0.69 | 3.17 | [23 empty] | 0 | 0 | A | [9 empty] | 0 | 0 | 47 | 624 | 0 | 0 | 0 | 800 | 0 | 0 | 0 | 0 | 0 | 25 |  |  | 9 |  | 1
2020-03-19 | B57501 | 2 | 중탄소 | 28MN6 | TUNDISH교체 | Al 탈산 | B | 31 | 56 | 50300 | 113.98 | A | A |  | A | 1 |  | 1 | 1540 | 1547 | 9200 |  |  | 9200 | 96.98 | 12 | 94868 | 1675 |  | Y | 54 | 45 |  |  | B57498 | 05 |  |  |  | 임현진 | 2 |  |  |  |  | Y |  | 106.9 | 12-10 | 223.22 | 0 | A |  | 1659 | 1 | 0.14 | 1596 | 1.38 | 95 | 39 | 247 | 4:07 | 18 | 20 | 0 | 0 | 27 | 0 | 0 |  | N2 | 2020-03-19 09:10 | 2020-03-19 09:45 | 35 | 2020-03-19 08:51 | 54 |  |  |  |  | Y | [8 empty] | 5 | 11.39 | 0 | [19 empty] | 2.61 | 1.63 |  |  | 0.08 | 0.08 | B | [9 empty] | 290 | 0 | 107 | 634 | 0 | 170 | 0 | 401 | 0 | 156 | 0 | 0 | 0 | 12 |  |  | 9 |  | 1
2020-03-19 | A57644 | 1 | 고탄소 | P-STB2 |  | Al 탈산 | B | 33 | 7 | 52900 | 89.13 | A | A | A |  | 1 | 1 |  | 1520 | 1539 | 6100 |  |  | 6100 | 180.24 | 4 | 33844 | 1546 |  | Y | 45 | 40 |  |  | A57641 |  |  |  |  | 정용태 | 2 |  |  | Y |  |  |  | 105.1 | 13-9 | 269.6 | 0 | A |  | 1546 | 3 | 0.21 | 1515 | 0.7 | 59 | 25 | 243 | 4:03 | 25 | 30 | 56 | 0 |  | 0 |  |  | AR | 2020-03-19 08:48 | 2020-03-19 09:13 | 25 | 2020-03-19 08:48 | 25 |  |  |  |  | Y |  |  |  | Y | [5 empty] | 210.17 | 73.56 | [20 empty] | 1.03 |  |  | 5.43 | 0 | A |  |  | 8.56 | 24.706 | 56.6 | 0.282 | 6.612 | 2.29 | 1834.27 | 0 | 38 | 275 | 8 | 0 | 0 | 0 | 794 | 0 | 744 | 0 | 0 | 0 | 21
2020-03-19 | A57645 | 1 | 고탄소 | P-STB2 |  | Al 탈산 | B | 18 | 44 | 50300 | 93.88 | A | A | A |  | 1 | 1 |  | 1520 | 1535 | 6400 |  |  | 6400 | 63.03 | 12 | 101532 | 1558 |  | Y | 45 | 39 |  |  | A57642 |  |  |  |  | 정용태 | 3 |  |  | Y |  |  |  | 105.9 | 13-1 | 361.12 | 0 | A |  | 1558 | 3 | 0.23 | 1525 | 0.7 | 69 | 33 | 241 | 4:01 | 25 | 30 | 57 | 0 |  | 0 |  |  | AR | 2020-03-19 09:47 | 2020-03-19 10:17 | 29 | 2020-03-19 09:45 | 31 | [8 empty] | Y | [5 empty] | 209.16 | 98.74 | [20 empty] | 0.91 |  |  | 0.01 | 0 | A |  |  | 8.404 | 24.748 | 56.667 | 0.27 | 6.742 | 2.289 | 1848.94 | 0 | 10 | 92 | 165 | 0 | 0 | 0 | 743 | 0 | 592 | 0 | 0 | 0 | 9
2020-03-19 | B57502 | 2 | 중탄소 | 28MN6 | 연주종료 | Al 탈산 | B | 32 | 29 | 50850 | 104.47 | A | A |  | A | 1 |  | 1 | 1540 | 1537 | 8800 |  |  | 8800 | 91.55 | 12 | 96120 | 1654 |  | Y | 49 | 41 |  |  | B57499 | 05 |  |  |  | 임현진 | 2 |  |  |  |  | Y |  | 105.55 | 13-4 | 271.6 | 0 | A |  | 1647 | 1 | 0.13 | 1572 | 0 | 71 | 33 | 360 | 6:00 | 18 | 18 | 0 | 0 |  | 0 | 0 |  | N2 | 2020-03-19 10:10 | 2020-03-19 10:48 | 38 | 2020-03-19 09:52 | 56 |  |  |  |  | Y | [8 empty] | 5 | 10.73 | 0 | [23 empty] | 0.05 | 0.05 | A | [9 empty] | 316 | 0 | 846 | 0 | 0 | 189 | 0 | 804 | 0 | 206 | 0 | 0 | 0 | 16
2020-03-19 | C55028 | 3 | 저탄소 | 20MNNIVS6M | 연주종료 | Si 탈산 | T | 30 | 86 | 48300 | 124.22 | A | A |  | A | 1 |  | 1 | 1550 | 1541 | 9000 |  |  | 9000 | 98.35 | 33 | 91509 | 1678 |  | Y | 65 | 48 |  |  | C55026 | 05 |  |  |  | 도주용 | 2 |  | Y |  |  | N | 5 | 93.6 | 11-2 | 151.36 | 222.52 | A |  | 1637 | 1 | 0.2 | 1580 | 1.85 | 71 | 36 | 262 | 4:22 | 10 | 11 | 0 | 0 | 45 | 0 | 0 |  | N2 | 2020-03-19 10:36 |  | 15 | 2020-03-19 10:19 | 31 |  |  |  |  | Y | [8 empty] | 6 | 0 | 13.28 | [23 empty] | 0.37 | 0.37 | A | [9 empty] | 0 | 0 | 97 | 200 | 0 | 0 | 0 | 1254 | 0 | 0 | 0 | 0 | 0 | 26 |  |  | 7
2020-03-19 | A57646 | 1 | 고탄소 | P-STB2 |  | Al 탈산 | B | 20 | 25 | 51000 | 103.05 | A | A | A |  | 1 | 1 |  | 1520 | 1540 | 5300 |  |  | 5300 | 62.64 | 10 | 84610 | 1558 |  | Y | 48 | 35 | [7 empty] | 정용태 | 2 |  |  |  |  | Y |  | 100.6 | 12-10 | 178.37 | 0 | A |  | 1558 | 3 | 0.22 | 1519 | 0.71 | 63 | 34 | 278 | 4:38 | 25 | 30 | 58 | 0 |  | 0 |  |  | AR | 2020-03-19 10:55 | 2020-03-19 11:23 | 28 | 2020-03-19 10:54 | 29 |  |  |  |  | Y |  |  |  | Y | [5 empty] | 245.35 | 133.55 | [20 empty] | 1.07 |  |  | 13.22 | 0 | A |  |  | 6.983 | 25.788 | 57.235 | 0.111 | 8.196 | 2.219 | 1918.58 | 0 | 57 | 312 | 9 | 0 | 0 | 0 | 442 | 0 | 393 | 0 | 0 | 0 | 91
2020-03-19 | B57503 | 2 | 저탄소 | 20MNNIVS6M | 연주종료 | Si 탈산 | T | 35 | 29 | 51450 | 101.3 | A | A |  | A | 1 |  | 1 | 1555 | 1566 | 7900 |  |  | 7900 | 79.14 | 36 | 99828 | 1666 |  | Y | 45 | 38 |  |  | B57500 | 05 |  |  |  | 임현진 | 2 |  |  |  |  | Y |  | 102.55 | 13-1 | 0 | 138.94 | A |  | 1649 | 1 | 0.17 | 1597 | 1.41 | 88 | 40 | 326 | 5:26 | 10 | 11 | 0 | 0 |  | 0 | 0 |  | N2 | 2020-03-19 11:34 |  | 19 | 2020-03-19 11:12 | 42 |  |  |  |  | Y | [8 empty] | 5 | 0 | 10.88 | [23 empty] | 0.29 | 0.29 | A | [9 empty] | 0 | 0 | 723 | 0 | 0 | 0 | 0 | 1008 | 0 | 208 | 0 | 0 | 0 | 13 |  |  | 6
2020-03-19 | A57647 | 1 | 고탄소 | P-STB2 |  | Al 탈산 | B | 10 | 40 | 50000 | 88.9 | A | A | A |  | 1 | 1 |  | 1520 | 1538 | 5200 |  |  | 5200 | 51.22 | 12 | 101532 | 1554 |  | Y | 44 | 32 | A57643 , 644 두히트 잔강처리함. |  | A57644 |  |  |  |  | 정용태 | 2 |  | Y | Y |  |  |  | 108.5 | 13-5 | 220.67 | 0 | A |  | 1554 | 3 | 0.22 | 1524 | 0.7 | 68 | 35 | 253 | 4:13 | 25 | 31 | 59 | 0 |  | 0 |  |  | AR | 2020-03-19 11:53 | 2020-03-19 12:24 | 30 | 2020-03-19 11:51 | 33 |  |  |  |  | Y |  |  |  | Y | [5 empty] | 217.02 | 58.04 | [20 empty] | 1.08 |  |  | 0 | 0 | A |  |  | 6.852 | 25.785 | 57.353 | 0.109 | 8.37 | 2.224 | 1918.58 | 0 | 22 | 140 | 22 | 0 | 0 | 0 | 493 | 0 | 299 | 0 | 0 | 0 | 78
2020-03-19 | B57504 | 2 | 저탄소 | 20MNNIVS6M | TUNDISH교체전 | Si 탈산 | T | 19 | 46 | 51150 | 97.47 | A | A |  | A | 1 |  | 1 | 1555 | 1545 | 8200 |  |  | 8200 | 82.14 | 36 | 99828 | 1664 |  | Y | 46 | 39 | [7 empty] | 임현진 | 2 | [6 empty] | 101.35 | 12-6 | 0.31 | 217.92 | A |  | 1652 | 1 | 0.18 | 1593 | 0 | 84 | 36 | 334 | 5:34 | 10 | 11 | 0 | 0 |  | 0 | 0 |  | N2 | 2020-03-19 12:35 |  | 27 | 2020-03-19 12:11 | 51 |  |  |  |  | Y | [8 empty] | 5 | 0 | 8.62 | [23 empty] | 0.19 | 0.19 | B |  |  | 20.112 | 14.711 | 56.409 | 0.296 | 2.804 | 3.834 | 1829.11 | 33 | 0 | 579 | 0 | 0 | 0 | 0 | 804 | 0 | 108 | 0 | 0 | 0 | 23 |  |  | 7
2020-03-19 | A57648 | 1 | 고탄소 | P-STB2 |  | Al 탈산 | B | 33 | 8 | 52300 | 89.95 | A | A | A |  | 1 | 1 |  | 1520 | 1562 | 4800 |  |  | 4800 | 47.28 | 12 | 101532 | 1553 |  | Y | 44 | 29 |  |  | A57645 |  |  |  |  | 정용태 | 2 |  |  | Y |  |  |  | 108 | 14-2 | 257.36 | 0 | A |  | 1553 | 3 | 0.25 | 1516 | 0.79 | 60 | 28 | 281 | 4:41 | 25 | 31 | 60 | 0 |  | 0 |  |  | AR | 2020-03-19 12:58 | 2020-03-19 13:33 | 36 | 2020-03-19 12:57 | 36 | [8 empty] | Y | [5 empty] | 216.53 | 85.36 | [20 empty] | 1.01 |  |  | 1.28 | 0 | A |  |  | 8.037 | 26.031 | 54.436 | 0.169 | 6.773 | 2.091 | 1773.63 | 0 | 47 | 296 | 9 | 0 | 0 | 0 | 299 | 0 | 299 | 0 | 0 | 0 | 108
2020-03-19 | A57649 | 1 | 고탄소 | P-STB2 |  | Al 탈산 | B | 18 | 45 | 50100 | 92.55 | A | A | A |  | 1 | 1 |  | 1520 | 1539 | 6000 |  |  | 6000 | 59.09 | 12 | 101532 | 1558 |  | Y | 48 | 38 |  |  | A57646 |  |  |  |  | 정용태 | 2 |  |  | Y | [5 empty] | 310.27 | 0 | A |  | 1558 | 3 | 0.23 | 1523 | 0.8 | 67 | 30 | 264 | 4:24 | 25 | 30 | 61 | 0 |  | 0 |  |  | AR | 2020-03-19 13:59 | 2020-03-19 14:41 | 42 | 2020-03-19 13:58 | 43 |  |  |  |  | Y |  |  |  | Y | [5 empty] | 196.06 | 72.61 | [20 empty] | 0.95 |  |  | 5.6 | 0 | A |  |  | 8.106 | 25.98 | 54.196 | 0.162 | 6.685 | 2.086 | 1670.26 | 0 | 0 | 187 | 21 | 0 | 0 | 0 | 747 | 0 | 724 | 0 | 0 | 0 | 0
2020-03-19 | B57505 | 2 | 고탄소 | G-AE1055LST | 연주시작 | Al 탈산 | T | 32 | 30 | 51000 | 149.2 | A | B |  | B | 1 |  | 1 | 1530 | 1585 | 9000 |  |  | 9000 | 136.51 | 24 | 65928 | 1667 |  | Y | 67 | 53 | S% 안 떨어져서 작업지연 | [6 empty] | 임현진 | 2 |  |  |  |  | Y |  | 95 | 12-3 | 469.11 | 0 | A |  | 1672 | 1 | 0.12 | 1579 | 1.71 | 95 | 47 | 300 | 5:00 | 25 | 33 | 0 | 0 |  | 0 | 0 |  | N2 | 2020-03-19 15:24 |  | 38 | 2020-03-19 14:50 | 72 |  |  |  |  | Y | [8 empty] | 5 | 0 | 21.15 | [23 empty] | 0.19 | 0.19 | A |  |  | 7.609 | 15.469 | 71.895 | 0.408 | 9.448 | 4.647 | 2268.64 | 15 | 0 | 735 | 71 | 0 | 148 | 0 | 1864 | 0 | 416 | 0 | 0 | 0 | 0 |  |  | 5 | 0.0034 | 1
2020-03-19 | A57650 | 1 | 고탄소 | P-STB2 | TUNDISH교체전 | Al 탈산 | B | 20 | 26 | 51100 | 96.52 | A | B | B |  | 1 | 1 |  | 1520 | 1564 | 5800 |  |  | 5800 | 60.49 | 12 | 95880 | 1571 |  | Y | 49 | 40 | [7 empty] | 정용태 | 2 |  |  | Y |  |  |  | 104.25 | 13-4 | 241.79 | 0 | A |  | 1571 | 3 | 0.23 | 1536 | 0.76 | 80 | 41 | 255 | 4:15 | 25 | 30 | 62 | 0 |  | 0 |  |  | AR | 2020-03-19 15:01 | 2020-03-19 15:46 | 45 | 2020-03-19 14:59 | 47 |  |  |  |  | Y |  |  |  | Y | [5 empty] | 176.49 | 90.48 | [20 empty] | 1.06 |  |  | 10.19 | 0 | A |  |  | 8.839 | 24.512 | 55.96 | 0.106 | 6.331 | 2.282 | 1834.27 | 0 | 37 | 223 | 0 | 0 | 0 | 0 | 594 | 0 | 578 | 0 | 0 | 0 | 43
2020-03-19 | C55029 | 3 | 고탄소 | G-AE1055LST | 연주종료 | Al 탈산 | T | 30 | 87 | 47500 | 157.1 | A | B | B |  | 1 |  | 1 | 1530 | 1558 | 8890 |  |  | 8890 | 107.88 | 30 | 82410 | 1652 |  | Y | 61 | 56 | [7 empty] | 박재승 | 3 |  |  |  |  | N |  | 91 | 10-9 | 357.68 | 0 | A |  | 1644 | 2 | 0.44 | 1557 | 1.61 | 73 | 42 | 397 | 6:37 | 25 | 25 | 0 | 0 |  | 0 | 15 |  | N2 | 2020-03-19 16:36 |  | 32 | 2020-03-19 15:54 | 74 |  |  |  |  | Y | [5 empty] | Y |  |  |  | 0 | 10.31 | [23 empty] | 0 | 8.55 | A |  |  | 12.762 | 19.62 | 55.741 | 0.937 | 4.367 | 2.841 | 1763.59 | 42 | 0 | 930 | 0 | 0 | 0 | 0 | 801 | 0 | 300 | 0 | 0 | 0 | 9 |  |  | 5 | 0.0429
2020-03-19 | B57506 | 2 | 고탄소 | SM58CM2 | 연주시작 | Si 탈산 | B | 31 | 57 | 49900 | 125.63 | B | B |  | B | 1 |  | 1 | 1530 | 1566 | 9500 |  |  | 9500 | 105.83 | 16 | 89769 | 1664 |  | Y | 59 | 48 | [7 empty] | 임승우 | 2 |  |  |  |  | Y |  | 101.1 | 12-4 | 242.56 | 0.01 | A |  | 1680 | 1 | 0.19 | 1583 | 1.72 | 99 | 57 | 256 | 4:16 | 15 | 21 | 0 | 0 |  | 0 | 0 |  | N2 | 2020-03-19 16:19 | 2020-03-19 16:30 | 11 | 2020-03-19 15:51 | 40 |  |  |  |  | Y | [8 empty] | 4 | 36.7 | 0 | 첫히트 대기래들 온도상향이송 | [18 empty] | 2.18 |  |  |  | 0.03 | 0.03 | A | [9 empty] | 106 | 0 | 30 | 0 | 0 | 0 | 0 | 719 | 0 | 208 | 0 | 0 | 0 | 5 |  |  | 7 |  | 1
2020-03-19 | A57651 | 1 | 고탄소 | STB2D | TUNDISH교체 | Al 탈산 | B | 10 | 41 | 50300 | 93.03 | B | B | B |  | 1 | 1 |  | 1520 | 1539 | 6400 |  |  | 6400 | 63.03 | 12 | 101532 | 1589 |  | Y | 44 | 38 | [7 empty] | 이호남 | 2 |  | Y |  |  |  |  | 105.95 | 13-2 | 229.52 | 0 | A |  | 1587 | 3 | 0.26 | 1539 | 0.98 | 85 | 36 | 265 | 4:25 | 25 | 25 | 63 | 0 |  | 0 |  |  | AR | 2020-03-19 16:28 | 2020-03-19 17:13 | 46 | 2020-03-19 16:26 | 47 |  |  |  |  | Y |  |  |  | Y | [5 empty] | 152.35 | 147.08 | [19 empty] | 1.7 |  |  |  | 15.37 | 0 | A | [9 empty] | 0 | 54 | 121 | 0 | 0 | 0 | 0 | 550 | 0 | 0 | 0 | 0 | 0 | 68 |  |  |  |  | 1
2020-03-19 | C55030 | 3 | 고탄소 | G-AE1055LST | 연주종료 | Al 탈산 | T | 6 | 81 | 45700 | 165.75 | B | B | B |  | 1 |  | 1 | 1530 | 1565 | 10200 |  |  | 10200 | 88.41 | 42 | 115374 | 1667 |  | Y | 82 | 77 | [7 empty] | 박재승 | 3 |  |  |  |  | Y |  | 103.95 | 12-2 | 312.33 | 0 | A |  | 1658 | 2 | 0.42 | 1560 | 1.96 | 76 | 38 | 353 | 5:53 | 25 | 29 | 0 | 0 |  | 0 | 15 |  | N2 | 2020-03-19 18:07 |  | 13 | 2020-03-19 17:34 | 46 |  |  |  |  | Y | [5 empty] | Y |  |  |  | 0 | 6.05 | [23 empty] | 0 | 8.55 | A |  |  | 7.616 | 27.502 | 52.751 | 0.304 | 6.926 | 1.918 | 1505.08 | 65 | 0 | 930 | 0 | 0 | 0 | 0 | 597 | 0 | 500 | 0 | 0 | 0 | 6 |  |  | 5 | 0.0441
2020-03-19 | B57507 | 2 | 고탄소 | SM58CM2 |  | Si 탈산 | B | 35 | 30 | 50700 | 109.33 | B | B |  | B | 1 |  | 1 | 1530 | 1566 | 7500 |  |  | 7500 | 82.85 | 16 | 90528 | 1645 | 360 | Y | 47 | 38 | [7 empty] | 임승우 | 2 |  |  |  |  | Y |  | 101.6 | 12-10 | 227.86 | 0 | A |  | 1645 | 1 | 0.15 | 1558 | 1.52 | 74 | 45 | 236 | 3:56 | 15 | 16 | 0 | 0 |  | 0 | 0 |  | N2 | 2020-03-19 17:14 | 2020-03-19 17:34 | 20 | 2020-03-19 16:44 | 50 | [14 empty] | 10.22 | 0 | [23 empty] | 0.1 | 0.1 | A | [9 empty] | 70 | 0 | 255 | 0 | 0 | 0 | 0 | 552 | 0 | 0 | 0 | 0 | 0 | 21 |  |  | 5
2020-03-19 | A57652 | 1 | 고탄소 | STB2D |  | Al 탈산 | B | 33 | 9 | 52200 | 101.93 | B | B | B |  | 1 | 1 |  | 1520 | 1536 | 6200 |  |  | 6200 | 73.28 | 10 | 84610 | 1571 |  | Y | 47 | 38 | [7 empty] | 이호남 | 2 |  | Y |  |  |  |  | 104.55 | 13-8 | 365.2 | 0 | A |  | 1570 | 3 | 0.26 | 1527 | 0.81 | 73 | 34 | 246 | 4:06 | 25 | 25 | 64 | 0 |  | 0 |  |  | AR | 2020-03-19 17:37 | 2020-03-19 18:18 | 41 | 2020-03-19 17:35 | 43 |  |  |  |  | Y |  |  |  | Y | [5 empty] | 149.54 | 184.01 | [23 empty] | 0 | 0 | A | [9 empty] | 0 | 34 | 63 | 0 | 0 | 0 | 0 | 649 | 0 | 0 | 0 | 0 | 0 | 63
2020-03-19 | B57508 | 2 | 고탄소 | SM58CM2 |  | Si 탈산 | B | 19 | 47 | 50550 | 82.72 | B | B |  | B | 1 |  | 1 | 1530 | 1566 | 5600 |  |  | 5600 | 60.62 | 16 | 92382 | 1626 |  | Y | 41 | 30 | [7 empty] | 임승우 | 2 |  |  |  |  | Y |  |  |  | 216.31 | 0 | A |  | 1598 | 1 | 0.2 | 1547 | 1.35 | 63 | 23 | 271 | 4:31 | 15 | 16 | 0 | 0 |  | 0 | 0 |  | N2 | 2020-03-19 17:57 | 2020-03-19 18:35 | 38 | 2020-03-19 17:49 | 46 |  |  |  |  | Y | [8 empty] | 4.3 | 11.86 | 0 | [23 empty] | 0.02 | 0.02 | A | [9 empty] | 77 | 0 | 31 | 0 | 0 | 0 | 0 | 668 | 0 | 0 | 0 | 0 | 0 | 16 |  |  | 5
2020-03-19 | A57653 | 1 | 고탄소 | STB2D |  | Al 탈산 | B | 18 | 46 | 50100 | 116.72 | B | B | B |  | 1 | 1 |  | 1520 | 1574 | 4800 |  |  | 4800 | 47.28 | 12 | 101532 | 1554 |  | Y | 46 | 30 | [7 empty] | 이호남 | 2 |  |  | Y |  |  |  | 104.45 | 12-9 | 318.49 | 0 | A |  | 1564 | 3 | 1000 | 1527 | 0.54 | 73 | 31 | 247 | 4:07 | 25 | 51 | 65 | 0 |  | 0 |  |  | AR | 2020-03-19 19:02 | 2020-03-19 19:25 | 23 | 2020-03-19 18:59 | 26 |  |  |  |  | Y |  |  |  | Y | [5 empty] | 165.56 | 278.94 | [23 empty] | 1.65 | 0 | A | [9 empty] | 0 | 34 | 37 | 0 | 0 | 0 | 0 | 622 | 0 | 0 | 0 | 0 | 0 | 41
2020-03-19 | C55031 | 3 | 고탄소 | G-AE1055LST | 연주종료 | Al 탈산 | T | 37 | 87 | 48700 | 131.37 | B | B | B |  | 1 |  | 1 | 1530 | 1562 | 9390 |  |  | 9390 | 94.95 | 36 | 98892 | 1644 |  | Y | 59 | 55 |  |  | B57505 | 07 |  |  | 래들 가열상태 불량 | 박재승 | 3 |  | Y | N |  | Y |  | 105.7 | 12-3 | 335.42 | 0 | A |  | 1626 | 2 | 0.45 | 1555 | 1.13 | 71 | 28 | 347 | 5:47 | 25 | 25 | 0 | 0 |  | 0 | 15 |  | N2 | 2020-03-19 19:28 |  | 14 | 2020-03-19 19:18 | 25 |  |  |  |  | Y | [5 empty] | Y |  |  |  | 0 | 6.02 | [23 empty] | 0 | 8.55 | A |  |  | 9.015 | 27.37 | 51.5 | 0.165 | 5.712 | 1.881 | 1451.7 | 20 | 0 | 710 | 0 | 0 | 0 | 0 | 500 | 0 | 456 | 0 | 0 | 0 | 31 |  |  | 5 | 0.1177
2020-03-19 | B57509 | 2 | 고탄소 | SM58CM2 |  | Si 탈산 | B | 29 | 1 | 52400 | 89.12 | B | B |  | B | 1 |  | 1 | 1530 | 1547 | 6800 |  |  | 6800 | 72.48 | 16 | 93824 | 1635 |  | Y | 43 | 36 |  |  | B57506 | 05 |  |  |  | 임승우 | 2 |  |  |  |  | Y |  | 103.6 | 13-9 | 52.07 | 0 | A |  | 1624 | 1 | 0.19 | 1560 | 1.44 | 76 | 31 | 238 | 3:58 | 15 | 17 | 0 | 0 |  | 0 | 0 |  | N2 | 2020-03-19 19:03 | 2020-03-19 19:34 | 31 | 2020-03-19 18:52 | 42 |  |  |  |  | Y | [8 empty] | 4 | 9.58 | 0 | [23 empty] | 0.02 | 0.02 | A | [9 empty] | 86 | 0 | 207 | 0 | 0 | 0 | 0 | 672 | 0 | 0 | 0 | 0 | 0 | 74 |  |  | 5
2020-03-19 | A57654 | 1 | 고탄소 | STB2D |  | Al 탈산 | B | 20 | 27 | 51400 | 88.32 | B | B | B |  | 1 | 1 |  | 1520 | 1525 | 5200 |  |  | 5200 | 51.22 | 12 | 101532 | 1562 |  | Y | 40 | 34 | [7 empty] | 이호남 | 2 |  | Y | N |  |  |  | 98.65 | 12-7 | 239.71 | 0 | A |  | 1556 | 3 | 0.23 | 1511 | 0.96 | 57 | 24 | 275 | 4:35 | 25 | 25 | 66 | 0 |  | 0 |  |  | AR | 2020-03-19 19:59 | 2020-03-19 20:31 | 32 | 2020-03-19 19:58 | 33 |  |  |  |  | Y |  |  |  | Y | [5 empty] | 201.61 | 55.06 | [23 empty] | 2.81 | 0 | A | [9 empty] | 0 | 58 | 92 | 0 | 0 | 0 | 0 | 553 | 0 | 0 | 0 | 0 | 0 | 89
2020-03-19 | B57510 | 2 | 고탄소 | SM58CM2 |  | Si 탈산 | B | 32 | 31 | 50800 | 91.85 | B | B |  | B | 1 |  | 1 | 1530 | 1534 | 6700 |  |  | 6700 | 70.52 | 17 | 95013 | 1605 |  | Y | 49 | 35 |  |  | B57507 | 05 |  |  |  | 임승우 | 2 |  |  |  |  | Y |  | 104.8 | 13-3 | 204.61 | 0 | A |  | 1601 | 1 | 0.2 | 1547 | 1.47 | 63 | 33 | 265 | 4:25 | 15 | 16 | 0 | 0 | 40 | 0 | 0 |  | N2 | 2020-03-19 20:05 | 2020-03-19 20:34 | 29 | 2020-03-19 19:53 | 41 |  |  |  |  | Y | [8 empty] | 4.3 | 11.85 | 0 | [23 empty] | 0.04 | 0.04 | A | [9 empty] | 0 | 0 | 30 | 0 | 0 | 0 | 0 | 1192 | 0 | 0 | 0 | 0 | 0 | 33 |  |  | 5
2020-03-19 | C55032 | 3 | 고탄소 | G-AE1055LST | TUNDISH교체전 | Al 탈산 | T | 38 | 78 | 49700 | 123.27 | B | B | B |  | 1 |  | 1 | 1530 | 1561 | 8390 |  |  | 8390 | 87.26 | 35 | 96145 | 1641 |  | Y | 56 | 49 |  |  | C55029 | 07 |  |  |  | 박재승 | 3 |  | N | Y |  | Y |  | 102.85 | 12-2 | 259.96 | 0 | A |  | 1631 | 2 | 0.42 | 1557 | 1.4 | 73 | 25 | 325 | 5:25 | 25 | 25 | 0 | 0 |  | 0 | 15 |  | N2 | 2020-03-19 20:49 |  | 19 | 2020-03-19 20:35 | 33 |  |  |  |  | Y | [5 empty] | Y |  |  |  | 0 | 5.71 | [23 empty] | 0 | 8.55 | A |  |  | 6.692 | 29.877 | 51.304 | 0.151 | 7.666 | 1.717 | 1417.52 | 0 | 0 | 745 | 0 | 0 | 0 | 0 | 494 | 0 | 457 | 0 | 0 | 0 | 27 |  |  | 5 | 0.091
2020-03-19 | B57511 | 2 | 고탄소 | SM58CM2 |  | Si 탈산 | B | 35 | 31 | 50500 | 82.48 | B | B |  | B | 1 |  | 1 | 1530 | 1595 | 5000 |  |  | 5000 | 52.62 | 17 | 95013 | 1606 |  | Y | 41 | 30 |  |  | B57508 | 05 |  |  |  | 임승우 | 2 |  |  |  |  | Y |  | 100.5 | 12-9 | 161.58 | 0 | A |  | 1598 | 1 | 0.12 | 1549 | 1.25 | 65 | 30 | 241 | 4:01 | 15 | 16 | 0 | 0 |  | 0 | 0 |  | N2 | 2020-03-19 20:56 | 2020-03-19 21:35 | 38 | 2020-03-19 20:47 | 48 |  |  |  |  | Y | [8 empty] | 4 | 12.98 | 0 | [23 empty] | 0.03 | 0.03 | A | [9 empty] | 112 | 0 | 260 | 0 | 0 | 0 | 0 | 701 | 0 | 0 | 0 | 0 | 0 | 35 |  |  | 5
2020-03-19 | A57655 | 1 | 고탄소 | STB2D |  | Al 탈산 | B | 10 | 42 | 49600 | 89.83 | B | B | B |  | 1 | 1 |  | 1520 | 1577 | 4500 |  |  | 4500 | 44.32 | 12 | 101532 | 1570 |  | Y | 44 | 30 | [7 empty] | 이호남 | 2 |  |  | Y |  |  |  | 104.05 | 12-10 | 283.94 | 0 | A |  | 1570 | 3 | 0.29 | 1531 | 0.89 | 77 | 39 | 257 | 4:17 | 25 | 25 | 67 | 0 |  | 0 |  |  | AR | 2020-03-19 21:07 | 2020-03-19 21:35 | 28 | 2020-03-19 21:06 | 29 |  |  |  |  | Y |  |  |  | Y | [5 empty] | 151.08 | 114.28 | [23 empty] | 4.14 | 0 | B | [9 empty] | 0 | 8 | 173 | 0 | 0 | 0 | 0 | 398 | 0 | 0 | 0 | 0 | 0 | 24
2020-03-19 | C55033 | 3 | 중탄소 | SCM440I |  | Al 탈산 | I | 30 | 88 | 47850 | 110.1 | B | B | B |  | 1 |  | 1 | 1560 | 1631 | 8800 |  |  | 8800 | 95.03 | 5 | 92600 | 1668 | 372 | INGOT | 52 | 45 |  |  | C55030 | 07 |  |  |  | 박재승 |  |  |  | Y |  | Y |  | 98.25 | 11-6 | 248.67 | 0 | A |  | 1648 | 2 | 0.42 | 1578 | 1.49 | 83 |  | 315 | 5:15 | 20 | 22 | 0 | 0 |  | 0 | 10 |  | AR | 2020-03-19 21:54 |  | 21 | 2020-03-19 21:42 | [5 empty] | Y | [5 empty] | N |  |  |  | 9.05 | 0 | [18 empty] | 1.1 |  |  |  |  | 0.48 | 0 | A | [9 empty] | 1275 | 0 | 290 | 0 | 0 | 0 | 0 | 602 | 0 | 400 | 0 | 0 | 0 | 10
2020-03-19 | B57512 | 2 | 고탄소 | SM58CM2 |  | Si 탈산 | B | 19 | 48 | 50600 | 86.85 | B | B |  | B | 1 |  | 1 | 1530 | 1565 | 5100 |  |  | 5100 | 53.68 | 17 | 95013 | 1614 |  | Y | 41 | 27 |  |  | B57509 | 03 |  |  |  | 임승우 | 2 |  |  |  |  | Y |  | 101.4 | 12-6 | 100.74 | 0 | A |  | 1599 | 1 | 0.14 | 1540 | 0 | 56 | 23 | 257 | 4:17 | 15 | 16 | 0 | 0 |  | 0 | 0 |  | N2 | 2020-03-19 21:59 | 2020-03-19 22:38 | 39 | 2020-03-19 21:44 | 54 |  |  |  |  | Y | [8 empty] | 4.5 | 11.63 | 0 | [23 empty] | 0.13 | 0.13 | A | [9 empty] | 0 | 0 | 185 | 0 | 0 | 0 | 0 | 707 | 0 | 0 | 0 | 0 | 0 | 32 |  |  | 5
2020-03-19 | A57656 | 1 | 고탄소 | STB2D |  | Al 탈산 | B | 33 | 10 | 52600 | 79.53 | B | B | D |  | 1 | 1 |  | 1520 | 1546 | 4700 |  |  | 4700 | 46.29 | 12 | 101532 | 1557 | 366 | Y | 43 | 31 | [7 empty] | 이호남 | 2 |  |  | Y |  |  |  | 104 | 13-7 | 261.13 | 0 | A |  | 1557 | 3 | 0.22 | 1525 | 0.86 | 71 | 34 | 251 | 4:11 | 25 | 25 | 68 | 0 |  | 0 |  |  | AR | 2020-03-19 22:01 | 2020-03-19 22:40 | 40 | 2020-03-19 22:00 | 40 |  |  |  |  | Y |  |  |  | Y | [5 empty] | 149.89 | 57.65 | [23 empty] | 5.18 | 0 | A | [9 empty] | 0 | 11 | 68 | 0 | 0 | 0 | 0 | 400 | 0 | 0 | 0 | 0 | 0 | 66
2020-03-19 | C55034 | 3 | 고탄소 | G-AE1055LST | 연주시작 | Al 탈산 | T | 31 | 58 | 50600 | 117.43 | B | D | D |  | 1 |  | 1 | 1530 | 1550 | 8800 |  |  | 8800 | 88.99 | 36 | 98892 | 1665 |  | Y | 56 | 52 |  |  | C55031 | 07 |  |  |  | 박재승 | 3 |  | Y |  |  | Y |  | 105.3 | 12-8 | 222.88 | 0 | A |  | 1645 | 2 | 0.42 | 1572 | 1.49 | 88 | 35 | 333 | 5:33 | 25 | 25 | 0 | 0 |  | 0 | 13 |  | N2 | 2020-03-19 23:20 |  | 17 | 2020-03-19 23:07 | 30 |  |  |  |  | Y | [5 empty] | Y |  |  |  | 1 | 3.72 | [23 empty] | 0 | 0.78 | A |  |  | 8.456 | 28.416 | 49.608 | 1.135 | 5.866 | 1.745 | 1463.47 | 0 | 0 | 768 | 0 | 0 | 0 | 0 | 544 | 0 | 299 | 0 | 0 | 0 | 26 |  |  | 7 | 0.0464 | 1
2020-03-19 | B57513 | 2 | 고탄소 | SM58CM2 | TUNDISH교체전 | Si 탈산 | B | 18 | 47 | 49950 | 97.27 | B | D |  | D | 1 |  | 1 | 1530 | 1557 | 6300 |  |  | 6300 | 63.47 | 17 | 99265 | 1625 |  | Y | 48 | 37 |  |  | B57510 | 05 |  |  |  | 임승우 | 2 |  |  | Y |  | Y |  | 104.55 | 12-9 | 149.63 | 0 | A |  | 1608 | 1 | 0.2 | 1546 | 1.39 | 62 | 30 | 305 | 5:05 | 15 | 15 | 0 | 0 |  | 0 | 0 |  | N2 | 2020-03-19 23:14 | 2020-03-19 23:37 | 24 | 2020-03-19 23:00 | 37 |  |  |  |  | Y | [8 empty] | 4.5 | 20.26 | 0 | [23 empty] | 0.1 | 0.1 | A | [9 empty] | 40 | 0 | 251 | 0 | 0 | 0 | 0 | 731 | 0 | 0 | 0 | 0 | 0 | 101 |  |  | 5
2020-03-19 | A57657 | 1 | 고탄소 | STB2D |  | Al 탈산 | B | 29 | 2 | 53000 | 90.42 | B | D | D |  | 1 | 1 |  | 1520 | 1526 | 5000 |  |  | 5000 | 59.09 | 10 | 84610 | 1562 |  | Y | 52 | 31 | [7 empty] | 이호남 | 2 |  |  | Y |  |  |  | 101.5 | 13-7 | 247.76 | 0 | A |  | 1562 | 3 | 0.25 | 1520 | 1.08 | 66 | 29 | 252 | 4:12 | 25 | 25 | 69 | 0 |  | 0 |  |  | AR | 2020-03-19 23:08 | 2020-03-19 23:46 | 38 | 2020-03-19 23:08 | 38 |  |  |  |  | Y |  |  |  | Y | [5 empty] | 150.31 | 70.08 | [23 empty] | 6.48 | 0 | A | [9 empty] | 0 | 30 | 0 | 28 | 0 | 0 | 0 | 398 | 0 | 0 | 0 | 0 | 0 | 103
2020-03-19 | B57514 | 2 | 저탄소 | SUM32F | TUNDISH교체 | Si 탈산 | B | 32 | 32 | 50900 | 101.7 | D | D |  | D | 1 |  | 1 | 1555 | 1605 | 6800 |  |  | 6800 | 80.37 | 10 | 84610 | 1685 |  | Y | 46 | 35 | [7 empty] | 김익규 | 3 |  |  |  |  | Y |  | 97.7 | 12-5 | 240.28 | 0 | A |  | 1676 | 1 | 0.19 | 1597 | 1.79 | 82 | 21 | 281 | 4:41 | 8 | 20 | 0 | 0 |  | 0 | 0 |  | N2 | 2020-03-20 00:20 | 2020-03-20 01:02 | 42 | 2020-03-20 00:02 | 60 |  |  |  |  | Y | [8 empty] | 5 | 10.9 | 0 | [23 empty] | 0.1 | 0.1 | A | [9 empty] | 0 | 0 | 128 | 0 | 0 | 0 | 0 | 807 | 0 | 0 | 0 | 0 | 0 | 0 |  |  |  |  | 1
2020-03-19 | C55035 | 3 | 고탄소 | G-AE1055LST | 연주종료 | Al 탈산 | T | 37 | 88 | 48900 | 109 | D | D | D |  | 1 |  | 1 | 1530 | 1557 | 7500 |  |  | 7500 | 75.84 | 36 | 98892 | 1629 |  | Y | 50 | 45 |  |  |  | 07 |  |  |  | 박지웅 | 3 |  | Y |  |  | Y |  | 104.15 | 12-1 | 294.55 | 0 | A |  | 1625 | 2 | 0.43 | 1565 | 1.25 | 81 | 34 | 321 | 5:21 | 25 | 25 | 0 | 0 |  | 0 | 10 |  | N2 | 2020-03-20 00:43 |  | 63 | 2020-03-20 00:32 | 74 |  |  |  |  | Y | [5 empty] | Y |  |  |  | 1.27 | 6.44 | [23 empty] | 0 | 1.09 | A |  |  | 8.761 | 28.332 | 50.276 | 0.39 | 5.738 | 1.774 | 1458.08 | 10 | 0 | 869 | 0 | 0 | 0 | 0 | 630 | 0 | 300 | 0 | 0 | 0 | 51 |  |  | 5 | 0.0633
2020-03-19 | A57658 | 1 | 고탄소 | STB2D | TUNDISH교체전 | Al 탈산 | B | 20 | 28 | 50700 | 101.35 | D | D | D |  | 1 | 1 |  | 1520 | 1574 | 4300 |  |  | 4300 | 44.3 | 12 | 97068 | 1553 |  | Y | 45 | 27 | [7 empty] | 김덕진 | 2 |  | Y | N |  |  |  | 105.9 | 13-5 | 232.41 | 0.04 | A |  | 1553 | 3 | 0.23 | 1516 | 0.88 | 62 | 30 | 249 | 4:09 | 25 | 27 | 70 | 0 |  | 0 |  |  | AR | 2020-03-20 00:40 | 2020-03-20 00:52 | 12 | 2020-03-20 00:26 | 26 |  |  |  |  | Y |  |  |  | Y | [5 empty] | 322.64 | 163.74 | [23 empty] | 0.06 | 0 | A | [9 empty] | 0 | 0 | 68 | 15 | 0 | 0 | 0 | 497 | 0 | 0 | 0 | 0 | 0 | 54
2020-03-19 | B57515 | 2 | 저탄소 | SUM32F |  | Si 탈산 | B | 35 | 32 | 50150 | 97.08 | D | D |  | D | 1 |  | 1 | 1555 | 1565 | 6600 |  |  | 6600 | 65 | 12 | 101532 | 1665 |  | Y | 45 | 32 | [7 empty] | 김익규 | 3 |  |  |  |  | Y |  | 99.45 | 12-7 | 269.42 | 0 | A |  | 1641 | 1 | 0.22 | 1588 | 1.46 | 73 | 24 | 266 | 4:26 | 8 | 9 | 0 | 0 |  | 0 | 0 |  | N2 | 2020-03-20 01:13 | 2020-03-20 01:58 | 46 | 2020-03-20 00:47 | 71 |  |  |  |  | Y | [8 empty] | 5 | 7.15 | 0 | [23 empty] | 0.07 | 0.07 | A | [9 empty] | 0 | 0 | 312 | 50 | 0 | 0 | 0 | 803 | 0 | 0 | 0 | 0 | 0 | 0
2020-03-19 | A57659 | 1 | 저탄소 | SCR420HB | TUNDISH교체 | Al 탈산 | B | 10 | 43 | 49800 | 75.07 | D | D | D |  | 1 | 1 |  | 1540 | 1587 | 6700 |  |  | 6700 | 65.99 | 12 | 101532 | 1660 |  | Y | 46 | 36 | [7 empty] | 김덕진 | 2 |  | Y |  |  |  |  | 102.7 | 12-8 | 0 | 175.9 | A |  | 1660 | 3 | 0.22 | 1614 | 1.64 | 106 | 33 | 255 | 4:15 | 18 | 20 | 71 | 0 |  | 0 |  |  | N2 | 2020-03-20 01:18 | 2020-03-20 02:22 | 64 | 2020-03-20 01:15 | 66 |  |  |  |  | Y |  |  |  | Y | [5 empty] | 9.91 | 164.99 | [19 empty] | 1.89 |  |  |  | 0 | 16.1 | A | [9 empty] | 1211 | 426 | 0 | 13 | 0 | 0 | 0 | 299 | 0 | 297 | 61 | 0 | 0 | 3 |  |  | 7 |  | 1
2020-03-19 | C55036 | 3 | 고탄소 | G-AE1055LST | TUNDISH교체전 | Al 탈산 | T | 38 | 79 | 50000 | 98.62 | D | D | D |  | 1 |  | 1 | 1530 | 1572 | 5200 |  |  | 5200 | 61.06 | 31 | 85157 | 1636 |  | Y | 48 | 32 | slag 과다이월 | [6 empty] | 박지웅 | 3 |  |  |  |  | Y |  | 96.2 | 11-5 | 134.36 | 0 | A |  | 1626 | 2 | 0.42 | 1566 | 1.5 | 82 | 30 | 351 | 5:51 | 25 | 25 | 0 | 0 |  | 0 |  |  | N2 | 2020-03-20 01:54 |  | 26 | 2020-03-20 01:43 | 36 | [14 empty] | 0.62 | 4 | [23 empty] | 0 | 0.48 | A |  |  | 10.34 | 22.832 | 55.569 | 1.021 | 5.374 | 2.433 | 1801.7 | 55 | 0 | 1386 | 0 | 0 | 0 | 0 | 1182 | 0 | 300 | 53 | 0 | 0 | 17 |  |  | 5 | 0.0428
2020-03-19 | B57516 | 2 | 저탄소 | SUM32F |  | Si 탈산 | B | 19 | 49 | 50850 | 93.48 | D | D |  | D | 1 |  | 1 | 1555 | 1554 | 7500 |  |  | 7500 | 80.58 | 11 | 93071 | 1655 | 722 | Y | 45 | 37 | [7 empty] | 김익규 | 3 |  |  |  |  | Y |  | 96.05 | 11-10 | 233.17 | 0 | A |  | 1650 | 1 | 0.21 | 1581 | 1.71 | 66 | 26 | 329 | 5:29 | 8 | 15 | 0 | 0 |  | 0 | 0 |  | N2 | 2020-03-20 02:21 | 2020-03-20 02:57 | 35 | 2020-03-20 02:06 | 50 |  |  |  |  | Y | [8 empty] | 4 | 12.64 | 0 | [23 empty] | 0.08 | 0.08 | A | [9 empty] | 0 | 0 | 352 | 35 | 0 | 0 | 0 | 812 | 0 | 0 | 0 | 0 | 0 | 0
2020-03-19 | A57660 | 1 | 저탄소 | SCR420HB |  | Al 탈산 | B | 33 | 11 | 52400 | 92.55 | D | D | D |  | 1 | 1 |  | 1540 | 1572 | 5500 |  |  | 5500 | 65 | 10 | 84610 | 1631 |  | Y | 47 | 37 | C55034 B/T잔강 합탕 | [6 empty] | 차승주 | 2 |  |  | Y |  |  |  | 100.15 | 13-3 | 0 | 143.48 | A |  | 1631 | 3 | 0.24 | 1581 | 1.09 | 73 | 34 | 244 | 4:04 | 18 | 18 | 72 | 0 |  | 0 |  |  | N2 | 2020-03-20 02:38 | 2020-03-20 03:19 | 41 | 2020-03-20 02:38 | 41 |  |  |  |  | Y |  |  |  | Y | [5 empty] | 0 | 355.64 | [23 empty] | 0 | 26 | A | [9 empty] | 510 | 1074 | 0 | 23 | 0 | 0 | 0 | 395 | 0 | 196 | 50 | 0 | 0 | 5
2020-03-19 | B57517 | 2 | 저탄소 | SUM32F | 연주종료 | Si 탈산 | B | 18 | 48 | 49100 | 89.32 | D | D |  | D | 1 |  | 1 | 1555 | 1557 | 7300 |  |  | 7300 | 80.29 | 11 | 90919 | 1654 |  | Y | 43 | 35 | [7 empty] | 김익규 | 3 |  |  |  |  | Y |  | 93.1 | 11-7 | 206.27 | 0 | A |  | 1643 | 1 | 0.19 | 1591 | 1.54 | 76 | 28 | 275 | 4:35 | 8 | 8 | 0 | 0 |  | 0 | 0 |  | N2 | 2020-03-20 03:14 | 2020-03-20 03:56 | 42 | 2020-03-20 02:56 | 60 |  |  |  |  | Y | [8 empty] | 5 | 7.94 | 0 | [23 empty] | 0.09 | 0.09 | B | [9 empty] | 0 | 0 | 0 | 870 | 0 | 0 | 0 | 801 | 0 | 0 | 0 | 0 | 0 | 0
2020-03-19 | A57661 | 1 | 저탄소 | SCR420HB |  | Al 탈산 | B | 29 | 3 | 53000 | 80.68 | D | D | D |  | 1 | 1 |  | 1540 | 1554 | 6200 |  |  | 6200 | 61.06 | 12 | 101532 | 1631 | 363 | Y | 44 | 33 | C55035 B/T잔강 합탕 | [6 empty] | 김덕진 | 2 |  | Y |  |  |  |  | 101.2 | 13-6 | 0 | 213.31 | A |  | 1631 | 3 | 0.25 | 1578 | 1.47 | 70 | 26 | 292 | 4:52 | 18 | 18 | 73 | 0 |  | 0 |  |  | N2 | 2020-03-20 03:39 | 2020-03-20 04:15 | 35 | 2020-03-20 03:39 | 36 |  |  |  |  | Y |  |  |  | Y | [5 empty] | 0 | 273.62 | [23 empty] | 0 | 38.83 | A | [9 empty] | 1085 | 613 | 0 | 29 | 0 | 0 | 0 | 298 | 0 | 196 | 51 | 0 | 0 | 7
2020-03-19 | B57518 | 2 | 저탄소 | SCM420C2 |  | Al 탈산 | I | 32 | 33 | 50350 | 98.58 | D | D |  | D | 1 |  | 1 | 1560 | 1555 | 8300 |  |  | 8300 | 91.61 | 13 | 90600 | 1636 |  | INGOT | 46 | 43 | [7 empty] | 김익규 | 0 |  |  |  |  | Y |  | 97.85 | 12-5 | 175.43 | 0 | A |  | 1663 | 1 | 0.13 | 1590 | 1.58 | 78 |  | 250 | 4:10 | 20 | 23 | 0 | 0 |  | 0 | 0 |  | N2 | 2020-03-20 04:35 |  | 28 | 2020-03-20 04:23 | [5 empty] | Y | [8 empty] | 4.5 | 14.62 | 0 | [18 empty] | 1.4 |  |  |  |  | 0.07 | 0.07 | A | [9 empty] | 960 | 424 | 0 | 36 | 0 | 48 | 0 | 797 | 0 | 0 | 0 | 0 | 0 | 0
2020-03-19 | A57662 | 1 | 저탄소 | SCR420HB |  | Al 탈산 | B | 20 | 29 | 51400 | 78.15 | D | D | D |  | 1 | 1 |  | 1540 | 1554 | 5700 |  |  | 5700 | 67.37 | 10 | 84610 | 1618 |  | Y | 47 | 29 | [7 empty] | 김덕진 | 2 |  |  | Y |  |  |  | 100.3 | 12-9 | 0 | 204.35 | A |  | 1618 | 3 | 0.25 | 1582 | 1.16 | 74 | 32 | 281 | 4:41 | 18 | 18 | 74 | 0 |  | 0 |  |  | N2 | 2020-03-20 04:38 | 2020-03-20 05:12 | 34 | 2020-03-20 04:37 | 34 |  |  |  |  | Y |  |  |  | Y | [5 empty] | 0 | 237.38 | [23 empty] | 0 | 40.02 | A | [9 empty] | 1763 | 0 | 0 | 14 | 0 | 0 | 0 | 297 | 0 | 200 | 52 | 0 | 0 | 10
2020-03-19 | B57519 | 2 | 저탄소 | SM20CB2 | 연주시작 | Al 탈산 | T | 35 | 33 | 50450 | 81.3 | D | D |  | D | 1 |  | 1 | 1555 | 1575 | 6000 |  |  | 6000 | 62.41 | 35 | 96145 | 1667 |  | Y | 41 | 30 | [7 empty] | 김익규 | 3 |  |  |  |  | Y |  |  |  | 161.89 | 0 | A |  | 1653 | 1 | 0.09 | 1598 | 1.59 | 83 | 32 | 278 | 4:38 | 7 | 14 | 0 | 0 |  | 0 | 0 |  | N2 | 2020-03-20 05:17 |  | 19 | 2020-03-20 05:06 | 30 |  |  |  |  | Y | [8 empty] | 4.5 | 10.81 | 0 | [23 empty] | 0.04 | 0.04 | A | [9 empty] | 0 | 0 | 26 | 0 | 0 | 192 | 0 | 722 | 0 | 0 | 0 | 0 | 0 | 5 |  |  | 6 |  | 1
2020-03-19 | A57663 | 1 | 저탄소 | SCR420HB |  | Al 탈산 | B | 10 | 44 | 50000 | 72.35 | D | D | D |  | 1 | 1 |  | 1540 | 1526 | 5700 |  |  | 5700 | 56.14 | 12 | 101532 | 1620 |  | Y | 47 | 31 | C55036 B/T잔강 합탕 | [6 empty] | 김덕진 | 2 |  | Y | Y |  |  |  | 101.1 | 12-6 | 0 | 280.28 | A |  | 1620 | 3 | 0.25 | 1583 | 1.42 | 75 | 37 | 286 | 4:46 | 18 | 19 | 75 | 0 |  | 0 |  |  | N2 | 2020-03-20 05:32 | 2020-03-20 06:07 | 35 | 2020-03-20 05:31 | 35 |  |  |  |  | Y |  |  |  | Y | [5 empty] | 0 | 191.61 | [23 empty] | 0 | 41.11 | A | [9 empty] | 693 | 838 | 0 | 28 | 0 | 0 | 0 | 296 | 0 | 196 | 76 | 0 | 0 | 4
2020-03-19 | B57520 | 2 | 저탄소 | SM20CB2 | 연주종료 | Al 탈산 | T | 19 | 50 | 50250 | 84.07 | D | D |  | A | 1 |  | 1 | 1555 | 1547 | 5300 |  |  | 5300 | 62.24 | 31 | 85157 | 1635 |  | Y | 46 | 26 | [7 empty] | 김익규 | 3 |  |  |  |  | Y |  | 100.15 | 12-4 | 205.96 | 0 | A |  | 1624 | 1 | 0.16 | 1583 | 1.3 | 68 | 33 | 265 | 4:25 | 7 | 8 | 0 | 0 |  | 0 | 0 |  | N2 | 2020-03-20 06:21 |  | 22 | 2020-03-20 06:09 | 33 |  |  |  |  | Y | [9 empty] | 11.49 | 0 | [23 empty] | 0.01 | 0.01 | A | [9 empty] | 0 | 0 | 22 | 0 | 0 | 198 | 0 | 720 | 0 | 0 | 0 | 0 | 0 | 13
2020-03-19 | A57664 | 1 | 저탄소 | SCR420HB |  | Al 탈산 | B | 33 | 12 | 52500 | 75.87 | D | D | A |  | 1 | 1 |  | 1540 | 1545 | 5700 |  |  | 5700 | 67.37 | 10 | 84610 | 1639 |  | Y | 41 | 30 | [7 empty] | 김덕진 | 2 |  |  | Y |  |  |  | 100.95 | 13-3 | 0 | 273.23 | A |  | 1619 | 3 | 0.24 | 1581 | 1.09 | 73 | 38 | 279 | 4:39 | 18 | 19 | 76 | 0 |  | 0 |  |  | N2 | 2020-03-20 06:33 | 2020-03-20 07:01 | 29 | 2020-03-20 06:33 | 29 |  |  |  |  | Y |  |  |  | Y | [5 empty] | 0 | 269.1 | [23 empty] | 15.12 | 41.78 | A | [9 empty] | 1014 | 604 | 0 | 20 | 0 | 0 | 0 | 300 | 0 | 199 | 52 | 0 | 0 | 12
2020-03-20 | B57521 | 2 | 저탄소 | SM20CB | 연주종료 | Si 탈산 | T | 18 | 49 | 48850 | 64.88 | A | A |  | A | 1 |  | 1 | 1555 | 1557 | 5300 |  |  | 5300 | 55.13 | 35 | 96145 | 1645 |  | Y | 41 | 27 | [7 empty] | 임현진 | 2 |  |  |  |  | Y |  | 96.05 | 11-10 | 205.8 | 0 | A |  | 1629 | 1 | 0.15 | 1594 | 2.19 | 80 | 30 | 252 | 4:12 | 7 | 8 | 0 | 0 | 23 | 0 | 0 |  | N2 | 2020-03-20 07:09 |  | 33 | 2020-03-20 07:00 | 41 | [14 empty] | 4.9 | 0 | [23 empty] | 0 | 0 | A | [9 empty] | 0 | 0 | 388 | 0 | 0 | 138 | 0 | 652 | 0 | 203 | 0 | 0 | 0 | 38
2020-03-20 | A57665 | 1 | 저탄소 | SCR420HB |  | Al 탈산 | B | 29 | 4 | 53000 | 71.58 | A | A | A |  | 1 | 1 |  | 1540 | 1546 | 6200 |  |  | 6200 | 61.06 | 12 | 101532 | 1621 |  | Y | 41 | 35 |  |  | A57662 |  |  |  |  | 정용태 | 3 |  |  | Y |  |  |  | 103.45 | 13-8 | 0 | 300.89 | A |  | 1621 | 3 | 0.23 | 1574 | 1.52 | 66 | 28 | 318 | 5:18 | 18 | 18 | 77 | 0 |  | 0 |  |  | N2 | 2020-03-20 07:28 | 2020-03-20 07:57 | 29 | 2020-03-20 07:28 | 29 |  |  |  |  | Y |  |  |  | Y | [5 empty] | 0 | 212.33 | [23 empty] | 16.19 | 41.78 | A | [9 empty] | 1583 | 58 | 0 | 35 | 0 | 0 | 0 | 298 | 0 | 299 | 0 | 0 | 0 | 4
2020-03-20 | B57522 | 2 | 저탄소 | SM20CB | 연주종료 | Si 탈산 | T | 32 | 34 | 50700 | 73.45 | A | A | A |  | 1 |  | 1 | 1555 | 1554 | 4900 |  |  | 4900 | 48.21 | 37 | 101639 | 1635 |  | Y | 37 | 24 |  |  | B57519 | 05 |  |  |  | 임현진 | 2 |  |  |  |  | Y |  | 98.6 | 12-6 | 199.02 | 0 | A |  | 1614 | 2 | 0.45 | 1573 | 1.52 | 59 | 12 | 336 | 5:36 | 7 | 7 | 0 | 0 |  | 0 | 11 |  | N2 | 2020-03-20 08:18 |  | 34 | 2020-03-20 08:06 | 45 |  |  |  |  | Y | [5 empty] | Y |  |  | 5 | 4.24 | 0 | [23 empty] | 0.01 | 0 | A | [9 empty] | 0 | 0 | 338 | 0 | 0 | 121 | 0 | 506 | 0 | 204 | 0 | 0 | 0 | 51
2020-03-20 | A57666 | 1 | 저탄소 | SCR420HB | TUNDISH교체전 | Al 탈산 | B | 20 | 30 | 51100 | 73.43 | A | A | A |  | 1 | 1 |  | 1540 | 1574 | 5600 |  |  | 5600 | 50.15 | 14 | 111666 | 1610 |  | Y | 40 | 32 |  |  | A57663 |  |  |  |  | 정용태 | 3 |  |  | Y |  |  |  | 103.4 | 13-2 | 0 | 238.12 | A |  | 1610 | 3 | 0.23 | 1579 | 0.97 | 71 | 32 | 309 | 5:09 | 18 | 18 | 78 | 0 |  | 0 |  |  | N2 | 2020-03-20 08:32 | 2020-03-20 08:56 | 24 | 2020-03-20 08:30 | 26 |  |  |  |  | Y |  |  |  | Y | [5 empty] | 0 | 237.9 | [23 empty] | 17.41 | 41.78 | A | [9 empty] | 1080 | 624 | 0 | 43 | 0 | 0 | 0 | 299 | 0 | 298 | 0 | 0 | 0 | 12
2020-03-20 | A57667 | 1 | 고탄소 | AE1055LS | TUNDISH교체 | Al 탈산 | B | 10 | 45 | 50300 | 89.72 | A | A | A |  | 1 | 1 |  | 1520 | 1564 | 5500 |  |  | 5500 | 65 | 10 | 84610 | 1625 |  | Y | 42 | 34 | [7 empty] | 정용태 | 2 | [6 empty] | 101.3 | 12-6 | 0 | 252.47 | A |  | 1625 | 3 | 0.22 | 1575 | 1.06 | 91 | 39 | 348 | 5:48 | 25 | 26 | 79 | 0 |  | 0 |  |  | N2 | 2020-03-20 09:45 | 2020-03-20 10:21 | 36 | 2020-03-20 09:43 | 38 | [8 empty] | Y | [5 empty] | 0 | 380.65 | [19 empty] | 1.78 |  |  |  | 24.62 | 41.78 | B | [9 empty] | 0 | 0 | 548 | 120 | 0 | 0 | 0 | 795 | 0 | 845 | 146 | 0 | 0 | 94 |  |  |  |  | 1
2020-03-20 | B57523 | 2 | 저탄소 | SM20CB | 연주종료 | Si 탈산 | T | 35 | 34 | 50700 | 65.95 | A | A | A |  | 1 |  | 1 | 1555 | 1546 | 5400 |  |  | 5400 | 56.17 | 35 | 96145 | 1625 |  | Y | 31 | 25 |  |  | B57520 | 05 |  |  |  | 임현진 | 2 |  |  |  |  | N |  | 103.4 | 13-1 | 193.36 | 0 | A |  | 1617 | 2 | 0.46 | 1577 | 1.6 | 63 | 17 | 360 | 6:00 | 7 | 7 | 0 | 0 |  | 0 | 10 |  | N2 | 2020-03-20 09:49 |  | 10 | 2020-03-20 09:40 | 20 |  |  |  |  | Y | [5 empty] | Y |  |  | 4.5 | 19.09 | 0 | [23 empty] | 0.02 | 0 | A | [9 empty] | 0 | 0 | 373 | 0 | 0 | 119 | 0 | 503 | 0 | 208 | 0 | 0 | 0 | 20
2020-03-20 | A57668 | 1 | 고탄소 | AE1055LS |  | Al 탈산 | B | 33 | 13 | 52800 | 82.27 | A | A | A |  | 1 | 1 |  | 1520 | 1536 | 4900 |  |  | 4900 | 57.91 | 10 | 84610 | 1599 |  | Y | 41 | 30 | [7 empty] | 정용태 | 2 |  |  |  |  | Y |  | 92.95 | 12-4 | 0 | 220.69 | A |  | 1599 | 3 | 0.22 | 1553 | 1.12 | 69 | 32 | 314 | 5:14 | 25 | 25 | 80 | 0 |  | 0 |  |  | N2 | 2020-03-20 10:46 | 2020-03-20 11:23 | 37 | 2020-03-20 10:44 | 39 |  |  |  |  | Y |  |  |  | Y | [5 empty] | 0 | 287.25 | [23 empty] | 66.34 | 41.78 | A | [9 empty] | 34 | 0 | 842 | 8 | 0 | 0 | 0 | 597 | 0 | 397 | 0 | 0 | 0 | 53
2020-03-20 | B57524 | 2 | 저탄소 | SM20CB | 연주종료 | Si 탈산 | T | 19 | 51 | 50800 | 65.72 | A | A | A |  | 1 |  | 1 | 1555 | 1586 | 4800 |  |  | 4800 | 51.39 | 34 | 93398 | 1645 |  | Y | 36 | 24 | [7 empty] | 임현진 | 2 |  |  |  |  | Y |  | 94.7 | 11-9 | 196.23 | 0 | A |  | 1630 | 2 | 0.46 | 1581 | 2.58 | 67 | 25 | 349 | 5:49 | 7 | 7 | 0 | 0 |  | 0 | 11 |  | N2 | 2020-03-20 10:49 |  | 19 | 2020-03-20 10:38 | 30 |  |  |  |  | Y | [5 empty] | Y |  |  | 5 | 5.55 | 0 | [23 empty] | 0 | 0 | A | [9 empty] | 0 | 0 | 369 | 0 | 0 | 118 | 0 | 1218 | 0 | 407 | 202 | 0 | 0 | 40
2020-03-20 | A57669 | 1 | 고탄소 | AE1055LS |  | Al 탈산 | B | 29 | 5 | 52600 | 80.15 | A | A | A |  | 1 | 1 |  | 1520 | 1535 | 5300 |  |  | 5300 | 62.64 | 10 | 84610 | 1591 |  | Y | 41 | 36 | [7 empty] | 정용태 | 3 |  |  |  |  | Y |  | 94.3 | 12-8 | 0 | 249.72 | A |  | 1591 | 3 | 0.21 | 1552 | 1.05 | 68 | 24 | 286 | 4:46 | 25 | 25 | 81 | 0 |  | 0 |  |  | N2 | 2020-03-20 11:44 | 2020-03-20 12:20 | 37 | 2020-03-20 11:42 | 39 |  |  |  |  | Y |  |  |  | Y | [5 empty] | 0 | 218.15 | [23 empty] | 0.01 | 0 | A | [9 empty] | 43 | 0 | 825 | 0 | 0 | 0 | 0 | 594 | 0 | 443 | 0 | 0 | 0 | 58
2020-03-20 | B57525 | 2 | 저탄소 | SM20CB | 연주종료 | Si 탈산 | T | 18 | 50 | 49100 | 75.2 | A | A | A |  | 1 |  | 1 | 1555 | 1554 | 5800 |  |  | 5800 | 60.33 | 35 | 96145 | 1655 |  | Y | 41 | 30 | [7 empty] | 임현진 | 2 |  |  |  |  | Y |  | 97.65 | 12-2 | 160.48 | 0 | A |  | 1637 | 2 | 0.44 | 1585 | 2.17 | 71 | 30 | 310 | 5:10 | 7 | 11 | 0 | 0 |  | 0 | 10 |  | N2 | 2020-03-20 11:53 |  | 17 | 2020-03-20 11:43 | 28 |  |  |  |  | Y | [5 empty] | Y |  |  | 5 | 4.12 | 0 | [23 empty] | 0 | 0 | A | [9 empty] | 0 | 0 | 298 | 0 | 0 | 118 | 0 | 705 | 0 | 204 | 0 | 0 | 0 | 55 |  |  | 5
2020-03-20 | B57526 | 2 | 저탄소 | SHPG2 | 연주시작 | Al 탈산 | B | 32 | 35 | 50800 | 111.1 | A | A |  | A | 1 |  | 1 | 1555 | 1566 | 10300 |  |  | 10300 | 110.67 | 11 | 93071 | 1674 |  | Y | 55 | 50 | [7 empty] | 임현진 | 2 |  |  |  |  | Y |  | 103.3 | 13-1 | 12.24 | 261.76 | A |  | 1665 | 1 | 0.31 | 1599 | 1.35 | 91 | 46 | 462 | 7:42 | 16 | 21 | 0 | 0 |  | 0 | 0 |  | N2 | 2020-03-20 13:32 | 2020-03-20 13:44 | 12 | 2020-03-20 13:18 | 26 |  |  |  |  | Y | [9 empty] | 0 | 16.26 | [19 empty] | 2.11 |  |  |  | 0.1 | 0.1 | A | [9 empty] | 1046 | 1950 | 40 | 0 | 0 | 17 | 0 | 799 | 0 | 207 | 0 | 0 | 0 | 8 |  |  | 7 |  | 1
2020-03-20 | C55037 | 3 | 저탄소 | SM20CB | 연주종료 | Si 탈산 | T | 37 | 89 | 46600 | 77 | A | A | A |  | 1 |  | 1 | 1550 | 1524 | 6500 |  |  | 6500 | 76.33 | 31 | 85157 | 1661 |  | Y | 41 | 31 | [7 empty] | 도주용 | 2 |  | N |  |  | Y | 4 | 88.05 | 10-5 | 179.37 | 0 | A |  | 1633 | 2 | 0.43 | 1582 | 1.89 | 68 | 28 | 341 | 5:41 | 7 | 7 | 0 | 0 |  | 0 | 9 |  | N2 | 2020-03-20 12:59 |  | 18 | 2020-03-20 12:50 | 27 |  |  |  |  | Y | [5 empty] | Y |  |  | 6.5 | 3.68 | 0 | [23 empty] | 0 | 0 | A | [9 empty] | 0 | 0 | 45 | 0 | 0 | 0 | 0 | 1109 | 0 | 0 | 301 | 0 | 0 | 27
2020-03-20 | A57670 | 1 | 고탄소 | AE1055LS |  | Al 탈산 | B | 20 | 31 | 51500 | 81.53 | A | A | A |  | 1 | 1 |  | 1520 | 1541 | 4800 |  |  | 4800 | 47.28 | 12 | 101532 | 1590 |  | Y | 44 | 30 |  |  | A57667 |  |  |  |  | 정용태 | 3 |  |  | Y |  |  |  | 100 | 12-8 | 0 | 248.47 | A |  | 1590 | 3 | 0.21 | 1534 | 1.56 | 50 | 22 | 290 | 4:50 | 25 | 25 | 82 | 0 |  | 0 |  |  | N2 | 2020-03-20 13:06 | 2020-03-20 13:18 | 12 | 2020-03-20 13:04 | 14 |  |  |  |  | Y |  |  |  | Y | [5 empty] | 0 | 203.52 | [23 empty] | 6.31 | 0 | A | [9 empty] | 31 | 0 | 814 | 0 | 0 | 0 | 0 | 549 | 0 | 447 | 0 | 0 | 0 | 34
2020-03-20 | A57671 | 1 | 고탄소 | AE1055LS |  | Al 탈산 | B | 10 | 46 | 50000 | 75.75 | A | A | A |  | 1 | 1 |  | 1520 | 1539 | 5300 |  |  | 5300 | 52.2 | 12 | 101532 | 1588 |  | Y | 41 | 33 |  |  | A57668 |  |  |  |  | 정용태 | 2 |  |  | Y |  |  |  | 102.5 | 12-7 | 0 | 334.79 | A |  | 1588 | 3 | 0.2 | 1550 | 1.09 | 66 | 29 | 271 | 4:31 | 25 | 25 | 83 | 0 |  | 0 |  |  | N2 | 2020-03-20 13:58 | 2020-03-20 14:17 | 20 | 2020-03-20 13:57 | 20 | [8 empty] | Y | [5 empty] | 0 | 170.82 | [23 empty] | 7.26 | 0 | A | [9 empty] | 0 | 0 | 825 | 14 | 0 | 0 | 0 | 693 | 0 | 446 | 0 | 0 | 0 | 49
2020-03-20 | B57527 | 2 | 저탄소 | SHPG2 |  | Al 탈산 | B | 35 | 35 | 50600 | 98.17 | A | A |  | C | 1 |  | 1 | 1555 | 1563 | 7500 |  |  | 7500 | 80.58 | 11 | 93071 | 1654 |  | Y | 42 | 38 | [7 empty] | 임현진 | 2 |  |  |  |  | Y |  | 100.1 | 12-7 | 0 | 302.74 | A |  | 1636 | 1 | 0.32 | 1578 | 1.28 | 70 | 35 | 340 | 5:40 | 16 | 16 | 0 | 0 |  | 0 | 0 |  | N2 | 2020-03-20 14:29 | 2020-03-20 14:43 | 14 | 2020-03-20 14:12 | 31 |  |  |  |  | Y | [8 empty] | 5.5 | 6.48 | 2.93 | [23 empty] | 0.22 | 0.22 | A | [9 empty] | 1211 | 1549 | 40 | 0 | 0 | 51 | 0 | 502 | 0 | 207 | 0 | 0 | 0 | 0
2020-03-20 | C55038 | 3 | 저탄소 | SM20CB | 연주종료 | Si 탈산 | T | 31 | 59 | 50600 | 72.55 | A | A | C |  | 1 |  | 1 | 1550 | 1547 | 6300 |  |  | 6300 | 47.78 | 48 | 131856 | 1652 |  | Y | 43 | 31 | [7 empty] | 정종훈 | 2 |  |  |  |  | Y |  | 96.95 | 11-9 | 225.23 | 0 | A |  | 1619 | 2 | 0.46 | 1579 | 1.82 | 65 | 16 | 324 | 5:24 | 7 | 7 | 0 | 0 |  | 0 | 8 |  | N2 | 2020-03-20 14:08 |  | 13 | 2020-03-20 14:00 | 22 |  |  |  |  | Y | [5 empty] | Y |  |  |  | 2.67 | 0 | [23 empty] | 0.97 | 0 | A | [9 empty] | 0 | 0 | 10 | 0 | 0 | 0 | 0 | 795 | 0 | 0 | 198 | 0 | 0 | 20 |  |  | 5
2020-03-20 | A57672 | 1 | 고탄소 | AE1055LS |  | Al 탈산 | B | 33 | 14 | 52400 | 86.45 | A | C | C |  | 1 | 1 |  | 1520 | 1510 | 6000 |  |  | 6000 | 59.09 | 12 | 101532 | 1591 |  | Y | 48 | 37 | [7 empty] | 정용태 | 2 |  |  | Y |  |  |  | 104.65 | 13-7 | 0 | 302.36 | A |  | 1591 | 3 | 0.21 | 1552 | 1.03 | 68 | 36 | 258 | 4:18 | 25 | 25 | 84 | 0 |  | 0 |  |  | N2 | 2020-03-20 15:04 | 2020-03-20 15:21 | 16 | 2020-03-20 15:04 | 17 |  |  |  |  | Y |  |  |  | Y | [5 empty] | 0 | 195.17 | [23 empty] | 10.84 | 0 | A | [9 empty] | 0 | 0 | 772 | 18 | 0 | 0 | 0 | 852 | 0 | 672 | 0 | 0 | 0 | 27
2020-03-20 | B57528 | 2 | 저탄소 | SHPG2 |  | Al 탈산 | B | 19 | 52 | 50200 | 109.42 | A | C |  | C | 1 |  | 1 | 1555 | 1557 | 8900 |  |  | 8900 | 87.66 | 12 | 101532 | 1634 |  | Y | 55 | 45 | [7 empty] | 임현진 | 2 |  |  |  |  | Y |  | 106 | 12-10 | 0 | 260.29 | A |  | 1624 | 1 | 0.28 | 1579 | 1.22 | 71 | 26 | 316 | 5:16 | 16 | 16 | 0 | 0 |  | 0 | 0 |  | N2 | 2020-03-20 15:38 | 2020-03-20 15:48 | 10 | 2020-03-20 15:20 | 27 |  |  |  |  | Y | [8 empty] | 4 | 9.71 | 0 | [23 empty] | 0 | 0 | A | [9 empty] | 932 | 1997 | 33 | 0 | 0 | 64 | 0 | 700 | 0 | 365 | 0 | 0 | 0 | 0
2020-03-20 | C55039 | 3 | 저탄소 | SM20C | 연주종료 | Al 탈산 | T | 30 | 89 | 48300 | 68.95 | C | C | C |  | 1 |  | 1 | 1550 | 1556 | 5500 |  |  | 5500 | 95.34 | 21 | 57687 | 1637 | 355 | Y | 42 | 32 | [13 empty] | N |  | 96.25 | 11-4 | 74.64 | 0 | A |  | 1628 | 2 | 0.44 | 1575 | 3.12 | 61 | 11 | 308 | 5:08 | 10 | 10 | 0 | 0 |  | 0 | 10 |  | N2 | 2020-03-20 15:10 |  | 29 | 2020-03-20 15:00 | 38 |  |  |  |  | Y | [5 empty] | Y |  |  |  | 3.12 | 0 | [23 empty] | 0.97 | 0 | A | [9 empty] | 0 | 0 | 18 | 0 | 0 | 0 | 0 | 805 | 0 | 0 | 100 | 0 | 0 | 48 |  |  | 5
2020-03-20 | A57673 | 1 | 고탄소 | AE1055LS |  | Al 탈산 | B | 29 | 6 | 52100 | 76.05 | C | C | C |  | 1 | 1 |  | 1520 | 1533 | 5500 |  |  | 5500 | 54.17 | 12 | 101532 | 1593 |  | Y | 40 | 33 | [7 empty] | 박안희 | 2 |  | Y |  |  |  |  | 96.9 | 12-10 | 0 | 278.17 | A |  | 1593 | 3 | 0.2 | 1549 | 1.26 | 65 | 29 | 261 | 4:21 | 25 | 26 | 85 | 0 |  | 0 |  |  | N2 | 2020-03-20 16:01 | 2020-03-20 16:26 | 25 | 2020-03-20 16:00 | 26 |  |  |  |  | Y |  |  |  | Y | [5 empty] | 0 | 170.58 | [23 empty] | 12.53 | 0 | A | [9 empty] | 0 | 0 | 980 | 40 | 0 | 0 | 0 | 551 | 0 | 298 | 0 | 0 | 0 | 62
2020-03-20 | C55040 | 3 | 저탄소 | SM20C | TUNDISH교체전 | Al 탈산 | T | 37 | 90 | 47800 | 73.05 | C | C | C |  | 1 |  | 1 | 1550 | 1583 | 4300 |  |  | 4300 | 47.43 | 33 | 90651 | 1629 |  | Y | 42 | 37 | [8 empty] | 2 |  |  |  |  | Y |  | 94.15 | 11-1 | 184.97 | 0 | A |  | 1610 | 2 | 0.43 | 1576 | 1.55 | 62 | 15 | 316 | 5:16 | 10 | 10 | 0 | 0 |  | 0 | 9 |  | N2 | 2020-03-20 16:14 |  | 39 | 2020-03-20 16:05 | 49 |  |  |  |  | Y | [5 empty] | Y |  |  |  | 3.08 | 0 | [23 empty] | 0.97 | 0 | A | [9 empty] | 0 | 0 | 12 | 0 | 0 | 0 | 0 | 946 | 0 | 200 | 121 | 0 | 0 | 8 |  |  | 5
2020-03-20 | B57529 | 2 | 저탄소 | SHPG2 |  | Al 탈산 | B | 18 | 51 | 49050 | 103.4 | C | C |  | C | 1 |  | 1 | 1555 | 1517 | 9400 |  |  | 9400 | 101 | 11 | 93071 | 1644 |  | Y | 55 | 43 |  |  | B57526 | 05 |  |  |  | 고승만 | 2 |  |  | Y |  | Y |  | 96.05 | 11-10 | 0 | 312.95 | A |  | 1638 | 1 | 0.3 | 1586 | 1.49 | 78 | 28 | 267 | 4:27 | 16 | 17 | 0 | 0 |  | 0 | 0 |  | N2 | 2020-03-20 16:45 | 2020-03-20 17:07 | 22 | 2020-03-20 16:31 | 36 |  |  |  |  | Y | [9 empty] | 9.56 | 0 | [23 empty] | 0 | 0 | A | [9 empty] | 889 | 1704 | 0 | 62 | 0 | 94 | 0 | 698 | 0 | 365 | 0 | 0 | 0 | 0
2020-03-20 | A57674 | 1 | 고탄소 | AE1055LS |  | Al 탈산 | B | 20 | 32 | 50700 | 75.9 | C | C | C |  | 1 | 1 |  | 1520 | 1531 | 5100 |  |  | 5100 | 60.28 | 10 | 84610 | 1588 |  | Y | 42 | 31 | [7 empty] | 박안희 | 2 |  | Y |  |  |  |  | 104 | 13-2 | 0.09 | 200 | A |  | 1588 | 3 | 0.2 | 1546 | 1.27 | 62 | 29 | 266 | 4:26 | 25 | 25 | 86 | 0 |  | 0 |  |  | N2 | 2020-03-20 17:05 | 2020-03-20 17:24 | 19 | 2020-03-20 17:03 | 21 |  |  |  |  | Y |  |  |  | Y | [5 empty] | 0 | 134.77 | [23 empty] | 14.67 | 0 | A | [9 empty] | 0 | 0 | 805 | 17 | 0 | 0 | 0 | 299 | 0 | 298 | 0 | 0 | 0 | 31
2020-03-20 | C55041 | 3 | 저탄소 | SHPG2 |  | Al 탈산 | B | 31 | 60 | 51150 | 120.75 | C | C | C |  | 1 |  | 1 | 1550 | 1562 | 10200 |  |  | 10200 | 109.59 | 11 | 93071 | 1673 | 358 | Y | 78 | 55 | B57530번히트 SHPG2강종 P성분 초과인해 C55041 SHPG2로 강종변경 작업지연 | [7 empty] | 2 | [6 empty] | 102.25 | 12-4 | 171.59 | 42.99 | A |  | 1647 | 2 | 0.42 | 1592 | 1.45 | 84 | 37 | 685 | 11:25 | 16 | 16 | 0 | 0 |  | 0 | 5 |  | N2 | 2020-03-20 18:09 | 2020-03-20 18:21 | 12 | 2020-03-20 18:04 | 16 |  |  |  |  | N | 연주용강 쫒김으로 미투입 |  |  |  |  | N |  |  |  | 4.38 | 2.62 | [23 empty] | 0 | 0 | B | [9 empty] | 0 | 3110 | 0 | 331 | 0 | 0 | 0 | 648 | 0 | 200 | 150 | 0 | 0 | 0
2020-03-20 | B57530 | 2 | 저탄소 | SCM420C2 |  | Al 탈산 | I | 35 | 36 | 50250 | 162.42 | C | C |  | C | 1 |  | 1 | 1560 | 544 | 12900 |  |  | 12900 | 130.04 | 16 | 99200 | 1654 |  | INGOT | 103 | 61 | P 성분 오버로 강종변경 래들 35번으로 교체 후 인코트 작업 |  | B57527 | 05 |  |  |  | 고승만 | 0 |  |  | Y |  | Y |  | 104.85 | 13-2 | 232.88 | 40.86 | A |  | 1670 | 1 | 0.26 | 1600 | 1.26 | 88 |  | 268 | 4:28 | 20 | 22 | 0 | 0 | 100 | 0 | 0 |  | N2 | 2020-03-20 19:09 |  | 17 | 2020-03-20 18:55 | [5 empty] | Y | [9 empty] | 0.54 | 19.95 | [18 empty] | 1.2 |  |  |  |  | 0.07 | 0.07 | A | [9 empty] | 1147 | 0 | 355 | 144 | 0 | 176 | 0 | 1508 | 0 | 613 | 0 | 0 | 0 | 25
2020-03-20 | A57675 | 1 | 고탄소 | AE1055LS |  | Al 탈산 | B | 10 | 47 | 50300 | 79.37 | C | C | C |  | 1 | 1 |  | 1520 | 1532 | 4800 |  |  | 4800 | 47.28 | 12 | 101532 | 1587 |  | Y | 40 | 31 | [7 empty] | 박안희 | 2 |  | Y | [6 empty] | 0 | 192.6 | A |  | 1587 | 3 | 0.21 | 1547 | 1.08 | 63 | 31 | 295 | 4:55 | 25 | 25 | 87 | 0 |  | 0 |  |  | N2 | 2020-03-20 18:12 | 2020-03-20 18:28 | 16 | 2020-03-20 18:10 | 18 |  |  |  |  | Y |  |  |  | Y | [5 empty] | 0 | 166.68 | [23 empty] | 0.02 | 0 | A | [9 empty] | 17 | 0 | 879 | 17 | 0 | 0 | 0 | 298 | 0 | 296 | 0 | 0 | 0 | 13
2020-03-20 | C55042 | 3 | 저탄소 | SHPG2 |  | Al 탈산 | B | 38 | 80 | 50150 | 96.82 | C | C | C |  | 1 |  | 1 | 1550 | 1547 | 8500 |  |  | 8500 | 83.72 | 12 | 101532 | 1654 |  | Y | 55 | 45 | [8 empty] | 2 |  |  |  |  | Y |  | 101.75 | 11-10 | 0 | 290.98 | A |  | 1621 | 2 | 0.42 | 1563 | 1.81 | 55 | 11 | 441 | 7:21 | 16 | 16 | 0 | 0 |  | 0 | 9 |  | N2 | 2020-03-20 19:23 | 2020-03-20 19:44 | 22 | 2020-03-20 19:14 | 31 |  |  |  |  | Y | [5 empty] | N |  |  |  | 1.45 | 2.65 | [23 empty] | 0.78 | 0.07 | A | [9 empty] | 402 | 2591 | 29 | 0 | 0 | 0 | 0 | 895 | 0 | 200 | 169 | 0 | 0 | 7
2020-03-20 | A57676 | 1 | 고탄소 | AE1055LS |  | Al 탈산 | B | 33 | 15 | 52600 | 86.1 | C | C | C |  | 1 | 1 |  | 1520 | 1533 | 6000 |  |  | 6000 | 70.91 | 10 | 84610 | 1578 |  | Y | 41 | 36 | [7 empty] | 박안희 | 2 |  | Y |  |  |  |  | 102.5 | 13-4 | 0 | 256.76 | A |  | 1578 | 3 | 0.21 | 1542 | 0.84 | 58 | 30 | 255 | 4:15 | 25 | 26 | 88 | 0 |  | 0 |  |  | N2 | 2020-03-20 19:20 | 2020-03-20 19:30 | 10 | 2020-03-20 19:18 | 12 |  |  |  |  | Y |  |  |  | Y | [5 empty] | 0 | 198.63 | [23 empty] | 0.02 | 0 | B | [9 empty] | 0 | 0 | 673 | 13 | 0 | 0 | 0 | 514 | 0 | 450 | 0 | 0 | 0 | 31
2020-03-20 | B57531 | 2 | 저탄소 | SHPG2 |  | Al 탈산 | B | 32 | 37 | 49950 | 115.68 | C | C |  | C | 1 |  | 1 | 1555 | 1535 | 9600 |  |  | 9600 | 103.1 | 11 | 93112 | 1637 |  | Y | 65 | 48 | B57529 잔강 5톤 받음 |  | B57528 | 05 |  |  |  | 고승만 | 2 |  |  | Y |  | Y |  | 102.95 | 12-10 | 0 | 245.83 | A |  | 1631 | 1 | 0.22 | 1581 | 1.14 | 73 | 30 | 247 | 4:07 | 18 | 18 | 0 | 0 | 24 | 0 | 0 |  | N2 | 2020-03-20 20:22 | 2020-03-20 20:42 | 20 | 2020-03-20 20:15 | 27 | [14 empty] | 5.53 | 4.2 | [23 empty] | 0 | 0 | A | [9 empty] | 1135 | 1598 | 21 | 0 | 0 | 99 | 0 | 700 | 0 | 360 | 0 | 0 | 0 | 10
2020-03-20 | C55043 | 3 | 고탄소 | AE1055LS |  | Al 탈산 | B | 30 | 90 | 48200 | 84.8 | C | C | C |  | 1 | 1 |  | 1530 | 1566 | 5500 |  |  | 5500 | 54.17 | 12 | 101532 | 1616 |  | Y | 43 | 34 | [8 empty] | 2 | [6 empty] | 102.2 | 11-9 | 10.71 | 138.62 | A |  | 1596 | 3 | 0.21 | 1596 | 0 | 112 | 35 | 289 | 4:49 | 25 | 28 | 89 | 0 |  | 0 |  |  | N2 | 2020-03-20 20:17 | 2020-03-20 20:30 | 13 | 2020-03-20 20:16 | 14 |  |  |  |  | Y |  |  |  | Y | [5 empty] | 0 | 275.69 | [23 empty] | 3.11 | 0 | A | [9 empty] | 0 | 0 | 826 | 35 | 0 | 0 | 0 | 1363 | 0 | 200 | 0 | 0 | 0 | 128
2020-03-20 | A57677 | 1 | 고탄소 | AE1055LS |  | Al 탈산 | B | 29 | 7 | 51800 | 97.25 | C | C | C |  | 1 | 1 |  | 1520 | 1515 | 5900 |  |  | 5900 | 58.11 | 12 | 101532 | 1593 |  | Y | 58 | 36 | [7 empty] | 박안희 | 2 |  | Y | [6 empty] | 0 | 116.59 | A |  | 1593 | 3 | 0.21 | 1549 | 1.16 | 65 | 26 | 330 | 5:30 | 25 | 25 | 90 | 0 |  | 0 |  |  | N2 | 2020-03-20 20:58 | 2020-03-20 21:33 | 36 | 2020-03-20 20:56 | 38 | [8 empty] | Y | [5 empty] | 0 | 232.38 | [23 empty] | 3.9 | 0 | B | [9 empty] | 0 | 0 | 666 | 15 | 0 | 0 | 0 | 296 | 0 | 296 | 0 | 0 | 0 | 72
2020-03-20 | B57532 | 2 | 저탄소 | SHPG2 | TUNDISH교체전 | Al 탈산 | B | 19 | 53 | 51500 | 99.37 | C | C |  | C | 1 |  | 1 | 1555 | 1525 | 10300 |  |  | 10300 | 94.64 | 13 | 108838 | 1637 |  | Y | 60 | 47 | 인코트 잔강받음 |  | B57530 | 04 |  |  |  | 고승만 | 2 |  |  | Y |  | N |  | 107.5 | 13-1 | 0 | 317.71 | A |  | 1631 | 1 | 0.26 | 1572 | 1.59 | 64 | 27 | 237 | 3:57 | 16 | 17 | 0 | 0 |  | 0 | 0 |  | N2 | 2020-03-20 21:31 | 2020-03-20 21:48 | 18 | 2020-03-20 21:23 | 25 |  |  |  |  | Y | [8 empty] | 3.8 | 8.17 | 0 | [23 empty] | 0.03 | 0.03 | A | [9 empty] | 609 | 2147 | 30 | 0 | 0 | 68 | 0 | 499 | 0 | 205 | 0 | 0 | 0 | 6
2020-03-20 | C55044 | 3 | 중탄소 | SM43C | 연주시작 | Al 탈산 | T | 37 | 91 | 47700 | 102.78 | C | C | C |  | 1 |  | 1 | 1535 | 1552 | 7000 |  |  | 7000 | 56.63 | 45 | 123615 | 1643 |  | Y | 48 | 42 | [15 empty] | 97.5 | 11-4 | 176.68 | 0 | A |  | 1631 | 2 | 0.42 | 1582 | 1.2 | 88 | 37 | 490 | 8:10 | 10 | 10 | 0 | 0 |  | 0 |  |  | N2 | 2020-03-20 21:46 |  | 18 | 2020-03-20 21:32 | 32 | [14 empty] | 5.85 | 0 | [23 empty] | 0.78 | 0.07 | B | [9 empty] | 0 | 0 | 13 | 0 | 0 | 0 | 0 | 1042 | 0 | 200 | 151 | 0 | 0 | 7 |  |  | 9 |  | 1
2020-03-20 | A57678 | 1 | 고탄소 | AE1055LS |  | Al 탈산 | B | 20 | 33 | 51700 | 106 | C | C | D |  | 1 | 1 |  | 1520 | 1566 | 5900 |  |  | 5900 | 58.11 | 12 | 101532 | 1575 |  | N | 56 | 37 | [7 empty] | 박안희 | 2 |  |  | Y |  |  |  | 105.95 | 13-4 | 0 | 296.48 | A |  | 1575 | 3 | 0.2 | 1545 | 0.6 | 61 | 24 | 255 | 4:15 | 25 | 25 | 91 | 0 |  | 0 |  |  | N2 | 2020-03-20 22:07 | 2020-03-20 22:35 | 28 | 2020-03-20 22:07 | 28 |  |  |  |  | Y |  |  |  | Y | [5 empty] | 0 | 327.53 | [23 empty] | 15.8 | 0 | A | [9 empty] | 0 | 0 | 806 | 0 | 0 | 0 | 0 | 814 | 0 | 668 | 0 | 0 | 0 | 15
2020-03-20 | B57533 | 2 | 중탄소 | SM45CB | TUNDISH교체 | Si 탈산 | B | 18 | 52 | 49100 | 95.42 | C | C |  | D | 1 |  | 1 | 1540 | 1557 | 7700 |  |  | 7700 | 81.65 | 11 | 94303 | 1656 |  | Y | 48 | 38 | [7 empty] | 고승만 | 2 |  |  |  |  | Y |  |  |  | 199.91 | 0 | A |  | 1640 | 1 | 0.24 | 1577 | 0 | 84 | 28 | 258 | 4:18 | 14 | 20 | 0 | 0 |  | 0 | 0 |  | N2 | 2020-03-20 22:40 | 2020-03-20 23:21 | 41 | 2020-03-20 22:29 | 51 |  |  |  |  | Y | [8 empty] | 4.5 | 0 | 19.66 | [19 empty] | 1.83 |  |  |  | 0.23 | 0.23 | A | [9 empty] | 0 | 0 | 55 | 0 | 0 | 0 | 0 | 1104 | 0 | 407 | 199 | 0 | 0 | 22 |  |  | 6 |  | 1
2020-03-20 | C55045 | 3 | 중탄소 | SM45CB2 | 연주종료 | Si 탈산 | T | 31 | 61 | 50500 | 87.35 | C | D | D |  | 1 |  | 1 | 1535 | 1557 | 5100 |  |  | 5100 | 77.36 | 24 | 65928 | 1615 |  | Y | 53 | 30 | [8 empty] | 2 | [6 empty] | 99.65 | 12-2 | 5.18 | 0.11 | A |  | 1604 | 2 | 0.42 | 1567 | 1.32 | 74 | 35 | 321 | 5:21 | 7 | 11 | 0 | 0 |  | 0 | 10 |  | N2 | 2020-03-20 22:46 |  | 22 | 2020-03-20 22:39 | 29 |  |  |  |  | Y | [5 empty] | Y |  |  |  | 3.76 | 0 | [23 empty] | 0.51 | 0 | A | [9 empty] | 0 | 0 | 269 | 0 | 0 | 0 | 0 | 951 | 0 | 198 | 199 | 0 | 0 | 0 |  |  | 2
2020-03-20 | A57679 | 1 | 고탄소 | AE1055LS |  | Al 탈산 | B | 10 | 48 | 51000 | 79.22 | C | D | D |  | 1 | 1 |  | 1520 | 1536 | 5700 |  |  | 5700 | 56.14 | 12 | 101532 | 1591 |  | Y | 43 | 37 | [7 empty] | 박안희 | 2 |  |  | Y | [5 empty] | 0 | 244.24 | A |  | 1591 | 3 | 0.2 | 1554 | 1.06 | 70 | 23 | 238 | 3:58 | 25 | 25 | 92 | 0 |  | 0 |  |  | N2 | 2020-03-20 22:46 | 2020-03-20 23:40 | 54 | 2020-03-20 22:44 | 56 |  |  |  |  | Y |  |  |  | Y | [5 empty] | 0 | 206.96 | [23 empty] | 16.58 | 0 | B | [9 empty] | 0 | 0 | 702 | 18 | 0 | 0 | 0 | 604 | 0 | 614 | 0 | 0 | 0 | 54
2020-03-20 | B57534 | 2 | 중탄소 | SM45CB |  | Si 탈산 | B | 35 | 37 | 0 | 79.13 | D | D |  | D | 1 |  | 1 | 1540 | 1544 | 6400 |  |  | 6400 | 63.71 | 12 | 100456 | 1615 |  | Y | 41 | 32 | [7 empty] | 김익규 | 3 |  |  |  |  | Y |  |  |  | 171.87 | 0 | A |  | 1607 | 1 | 0.26 | 1607 | 0 | 114 | 18 | 232 | 3:52 | 14 | 15 | 0 | 0 |  | 0 | 0 |  | N2 | 2020-03-20 23:34 | 2020-03-21 00:24 | 50 | 2020-03-20 23:27 | 57 |  |  |  |  | Y | [8 empty] | 5 | 0 | 13.75 | [23 empty] | 0 | 0 | A | [9 empty] | 0 | 0 | 20 | 0 | 0 | 0 | 0 | 850 | 0 | 203 | 0 | 0 | 0 | 23
2020-03-20 | A57680 | 1 | 고탄소 | AE1055LS |  | Al 탈산 | B | 33 | 16 | 52200 | 99.92 | D | D | D |  | 1 | 1 |  | 1520 | 1565 | 3900 |  |  | 3900 | 38.41 | 12 | 101532 | 1611 |  | Y | 62 | 22 | [7 empty] | 김덕진 | 2 |  |  | Y | [5 empty] | 0.06 | 193.42 | A |  | 1611 | 3 | 0.21 | 1557 | 1.42 | 73 | 33 | 252 | 4:12 | 25 | 25 | 93 | 0 |  | 0 |  |  | N2 | 2020-03-21 00:06 | 2020-03-21 00:45 | 39 | 2020-03-21 00:06 | 39 |  |  |  |  | Y |  |  |  | Y | [5 empty] | 0 | 226.41 | [23 empty] | 22.07 | 0 | A | [9 empty] | 0 | 0 | 748 | 20 | 0 | 0 | 0 | 346 | 0 | 349 | 0 | 0 | 0 | 36
2020-03-20 | C55046 | 3 | 중탄소 | SM45CB | 연주종료 | Si 탈산 | T | 38 | 81 | 50400 | 64.5 | D | D | D |  | 1 |  | 1 | 1535 | 1581 | 4100 |  |  | 4100 | 42.64 | 35 | 96145 | 1605 |  | Y | 42 | 29 | [7 empty] | 박지웅 | 3 |  |  |  |  | Y |  | 100.35 | 11-9 | 144.52 | 0 | A |  | 1587 | 2 | 0.42 | 1560 | 1.5 | 67 | 22 | 300 | 5:00 | 7 | 7 | 0 | 0 |  | 0 | 10 |  | N2 | 2020-03-20 23:36 |  | 37 | 2020-03-20 23:30 | 42 |  |  |  |  | Y | [5 empty] | Y |  |  |  | 3.77 | 0 | [23 empty] | 0.22 | 0 | A | [9 empty] | 0 | 0 | 679 | 0 | 0 | 0 | 0 | 747 | 0 | 0 | 0 | 0 | 0 | 0
2020-03-20 | B57535 | 2 | 중탄소 | SM45CB |  | Si 탈산 | B | 32 | 38 | 50050 | 76.15 | D | D |  | D | 1 |  | 1 | 1540 | 1545 | 6100 |  |  | 6100 | 62.78 | 13 | 97158 | 1616 |  | Y | 40 | 33 | [7 empty] | 김익규 | 3 |  |  |  |  | Y |  | 99.75 | 12-6 | 174.67 | 0 | A |  | 1609 | 1 | 0.26 | 1609 | 0 | 116 | 20 | 211 | 3:31 | 14 | 15 | 0 | 0 | 85 | 0 | 0 |  | N2 | 2020-03-21 00:35 | 2020-03-21 01:22 | 47 | 2020-03-21 00:29 | 54 |  |  |  |  | Y | [8 empty] | 4 | 0 | 12.6 | [23 empty] | 0 | 0 | A | [9 empty] | 0 | 0 | 31 | 0 | 0 | 0 | 0 | 689 | 0 | 0 | 0 | 0 | 0 | 8
2020-03-20 | C55047 | 3 | 중탄소 | SM45CB | 연주종료 | Si 탈산 | T | 30 | 91 | 47850 | 74.2 | D | D | D |  | 1 |  | 1 | 1535 | 1537 | 5700 |  |  | 5700 | 61.03 | 34 | 93398 | 1593 |  | Y | 42 | 27 |  |  |  | 05 |  |  |  | 박지웅 | 3 |  | Y |  |  | Y |  | 103.5 | 11-10 | 131.98 | 0 | A |  | 1593 | 2 | 0.44 | 1556 | 1.37 | 63 | 23 | 300 | 5:00 | 7 | 7 | 0 | 0 |  | 0 | 10 |  | N2 | 2020-03-21 00:47 |  | 33 | 2020-03-21 00:41 | 39 |  |  |  |  | Y | [5 empty] | Y |  |  |  | 3.8 | 0 | [23 empty] | 0.32 | 0 | A |  |  | 18.626 | 15.134 | 54.581 | 0.296 | 2.93 | 3.606 | 1795.05 | 0 | 0 | 483 | 0 | 0 | 0 | 0 | 701 | 0 | 0 | 0 | 0 | 0 | 0
2020-03-20 | A57681 | 1 | 고탄소 | AE1055LS |  | Al 탈산 | B | 29 | 8 | 51300 | 73.07 | D | D | D |  | 1 | 1 |  | 1520 | 1560 | 3900 |  |  | 3900 | 38.41 | 12 | 101532 | 1598 |  | Y | 45 | 21 | [7 empty] | 차승주 | 2 |  |  | Y | [5 empty] | 62 | 121.6 | A |  | 1598 | 3 | 0.2 | 1554 | 1.57 | 70 | 26 | 6 | 0:06 | 25 | 25 | 94 | 0 |  | 0 |  |  | N2 | 2020-03-21 01:00 | 2020-03-21 01:47 | 47 | 2020-03-21 00:59 | 47 |  |  |  |  | Y |  |  |  | Y | [5 empty] | 0 | 155.04 | [23 empty] | 22.07 | 12.36 | A | [9 empty] | 0 | 0 | 747 | 16 | 0 | 0 | 0 | 395 | 0 | 195 | 52 | 0 | 0 | 55
2020-03-20 | B57536 | 2 | 중탄소 | SM45CB |  | Si 탈산 | B | 16 | 1 | 51900 | 79.75 | D | D |  | D | 1 |  | 1 | 1540 | 1524 | 6500 |  |  | 6500 | 66.42 | 12 | 97862 | 1626 |  | Y | 41 | 31 | [7 empty] | 김익규 | 2 |  |  |  |  | Y |  | 98 | 13-3 | 262.22 | 0 | A |  | 1622 | 1 | 0.26 | 1568 | 1.69 | 75 | 19 | 164 | 2:44 | 14 | 15 | 0 | 0 |  | 0 | 0 |  | N2 | 2020-03-21 01:37 | 2020-03-21 02:24 | 48 | 2020-03-21 01:29 | 55 |  |  |  |  | Y | [8 empty] | 4 | 0 | 13.59 | [20 empty] | 1.3 |  |  | 0 | 0 | A | [9 empty] | 0 | 0 | 273 | 0 | 0 | 0 | 0 | 657 | 0 | 0 | 0 | 0 | 0 | 85
2020-03-20 | C55048 | 3 | 중탄소 | SM45CB | 연주종료 | Si 탈산 | T | 19 | 54 | 51250 | 74.95 | D | D | D |  | 1 |  | 1 | 1535 | 1516 | 5800 |  |  | 5800 | 60.33 | 35 | 96145 | 1608 |  | Y | 51 | 30 |  |  |  | 05 |  |  |  | 박지웅 | 3 |  | Y |  |  | Y |  | 99.5 | 12-3 | 177.29 | 0 | A |  | 1602 | 2 | 0.43 | 1565 | 2.18 | 72 | 25 | 344 | 5:44 | 7 | 7 | 0 | 0 |  | 0 | 10 |  | N2 | 2020-03-21 01:54 |  | 41 | 2020-03-21 01:47 | 49 |  |  |  |  | Y | [5 empty] | Y |  |  |  | 3.8 | 0 | [23 empty] | 0.51 | 0 | A |  |  | 19.526 | 14.228 | 53.513 | 0.853 | 2.74 | 3.761 | 1818.45 | 0 | 0 | 732 | 0 | 0 | 0 | 0 | 726 | 0 | 0 | 0 | 0 | 0 | 33
2020-03-20 | A57682 | 1 | 고탄소 | AE1055LS |  | Al 탈산 | B | 20 | 34 | 50700 | 82.67 | D | D | D |  | 1 | 1 |  | 1520 | 1530 | 4900 |  |  | 4900 | 48.26 | 12 | 101532 | 1600 | 360 | Y | 46 | 26 | [7 empty] | 김덕진 | 2 |  |  | Y | [5 empty] | 150.2 | 149.88 | A |  | 1600 | 3 | 0.21 | 1557 | 1.16 | 73 | 33 | 230 | 3:50 | 25 | 25 | 95 | 0 |  | 0 |  |  | N2 | 2020-03-21 02:15 | 2020-03-21 02:51 | 36 | 2020-03-21 02:14 | 37 |  |  |  |  | Y |  |  |  | Y | [5 empty] | 0 | 253.32 | [23 empty] | 22.07 | 13.87 | A | [9 empty] | 0 | 0 | 762 | 0 | 0 | 0 | 0 | 393 | 0 | 197 | 53 | 0 | 0 | 32
2020-03-20 | B57537 | 2 | 중탄소 | SM45CB |  | Si 탈산 | B | 18 | 53 | 48800 | 89.07 | D | D |  | D | 1 |  | 1 | 1540 | 1557 | 5700 |  |  | 5700 | 56.5 | 12 | 100890 | 1627 | 724 | Y | 48 | 29 | [7 empty] | 김익규 | 3 |  |  |  |  | Y |  | 96.5 | 11-10 | 267.72 | 0 | A |  | 1608 | 1 | 0.22 | 1608 | 0 | 115 | 30 | 216 | 3:36 | 14 | 14 | 0 | 0 |  | 0 | 0 |  | N2 | 2020-03-21 02:44 | 2020-03-21 03:24 | 41 | 2020-03-21 02:37 | 47 |  |  |  |  | Y | [8 empty] | 5 | 0 | 16.8 | [23 empty] | 0 | 0 | A | [9 empty] | 0 | 0 | 26 | 0 | 0 | 0 | 0 | 752 | 0 | 0 | 0 | 0 | 0 | 10
2020-03-20 | A57683 | 1 | 고탄소 | AE1055LS |  | Al 탈산 | B | 10 | 49 | 50100 | 92.18 | D | D | D |  | 1 | 1 |  | 1520 | 1538 | 4500 |  |  | 4500 | 53.19 | 10 | 84610 | 1606 |  | Y | 47 | 24 | [7 empty] | 김덕진 | 2 |  |  | Y | [5 empty] | 0.53 | 226.96 | A |  | 1606 | 3 | 0.21 | 1555 | 1.13 | 71 | 34 | 263 | 4:23 | 25 | 25 | 96 | 0 |  | 0 |  |  | N2 | 2020-03-21 03:21 | 2020-03-21 03:58 | 37 | 2020-03-21 03:20 | 37 |  |  |  |  | Y |  |  |  | Y | [5 empty] | 0 | 300.58 | [23 empty] | 22.07 | 15.21 | A | [9 empty] | 38 | 0 | 796 | 0 | 0 | 0 | 0 | 348 | 0 | 195 | 61 | 0 | 0 | 31
2020-03-20 | C55049 | 3 | 중탄소 | SM45CB | 연주종료 | Si 탈산 | T | 31 | 62 | 50650 | 71.02 | D | D | D |  | 1 |  | 1 | 1535 | 1516 | 5800 |  |  | 5800 | 57.06 | 37 | 101639 | 1606 |  | Y | 43 | 27 |  |  |  | 05 |  |  |  | 박지웅 | 3 |  | Y |  |  | Y |  | 99.5 | 12-1 | 91.36 | 0 | A |  | 1597 | 2 | 0.45 | 1553 | 2.32 | 60 | 26 | 313 | 5:13 | 7 | 7 | 0 | 0 |  | 0 | 10 |  | N2 | 2020-03-21 03:17 |  | 19 | 2020-03-21 03:08 | 27 |  |  |  |  | Y | [5 empty] | Y |  |  |  | 3.8 | 0 | [23 empty] | 0.58 | 0 | A | [9 empty] | 0 | 0 | 710 | 0 | 0 | 0 | 0 | 626 | 0 | 0 | 0 | 0 | 0 | 0 |  |  |  | 0.1128
2020-03-20 | B57538 | 2 | 중탄소 | SM45CB |  | Si 탈산 | B | 35 | 38 | 49700 | 78.4 | D | D |  | D | 1 |  | 1 | 1540 | 1555 | 5900 |  |  | 5900 | 60.73 | 12 | 97150 | 1615 |  | Y | 42 | 30 | [7 empty] | 김익규 | 3 |  |  |  |  | Y |  | 96.7 | 12-3 | 181.4 | 0 | A |  | 1607 | 1 | 0.2 | 1559 | 1.55 | 66 | 26 | 217 | 3:37 | 14 | 17 | 0 | 0 |  | 0 | 0 |  | N2 | 2020-03-21 03:48 | 2020-03-21 04:25 | 37 | 2020-03-21 03:42 | 43 |  |  |  |  | Y | [8 empty] | 4.5 | 0 | 26.76 | [23 empty] | 0 | 0 | A | [9 empty] | 0 | 0 | 20 | 0 | 0 | 0 | 0 | 965 | 0 | 203 | 0 | 0 | 0 | 14
2020-03-20 | A57684 | 1 | 고탄소 | AE1055LS |  | Al 탈산 | B | 33 | 17 | 52200 | 79.08 | D | D | D |  | 1 | 1 |  | 1520 | 1568 | 3400 |  |  | 3400 | 41.61 | 10 | 81720 | 1604 |  | Y | 40 | 18 | [7 empty] | 김덕진 | 2 |  |  | Y |  |  |  | 100.9 | 13-2 | 50.78 | 132.98 | A |  | 1604 | 3 | 0.21 | 1563 | 1.05 | 79 | 37 | 237 | 3:57 | 25 | 25 | 97 | 0 |  | 0 |  |  | N2 | 2020-03-21 04:11 | 2020-03-21 04:59 | 48 | 2020-03-21 04:10 | 48 |  |  |  |  | Y |  |  |  | Y | [5 empty] | 0 | 273.4 | [23 empty] | 22.07 | 16.19 | A | [9 empty] | 23 | 0 | 778 | 14 | 0 | 0 | 0 | 398 | 0 | 196 | 64 | 0 | 0 | 22
2020-03-20 | C55050 | 3 | 중탄소 | SM45CB | 연주종료 | Si 탈산 | T | 38 | 82 | 50000 | 66.13 | D | D | D |  | 1 |  | 1 | 1535 | 1546 | 5200 |  |  | 5200 | 54.08 | 35 | 96145 | 1605 |  | Y | 42 | 29 |  |  |  | 05 |  |  |  | 박지웅 | 3 |  | Y |  |  | Y |  | 103.7 | 12-2 | 70.2 | 0 | A |  | 1593 | 2 | 0.42 | 1562 | 1.48 | 69 | 29 | 310 | 5:10 | 7 | 7 | 0 | 0 |  | 0 | 10 |  | N2 | 2020-03-21 04:15 |  | 28 | 2020-03-21 04:11 | 32 |  |  |  |  | Y | [5 empty] | Y |  |  |  | 3.95 | 0 | [23 empty] | 0.22 | 0 | A | [9 empty] | 0 | 0 | 764 | 0 | 0 | 0 | 0 | 629 | 0 | 0 | 0 | 0 | 0 | 0
2020-03-20 | B57539 | 2 | 중탄소 | SM45CB |  | Si 탈산 | B | 32 | 39 | 0 | 81.48 | D | D |  | D | 1 |  | 1 | 1540 | 1544 | 5900 |  |  | 5900 | 59.48 | 12 | 99191 | 1624 |  | Y | 41 | 31 | [7 empty] | 김익규 | 3 |  |  |  |  | Y |  | 149.1 |  | 142.23 | 0.51 | A |  | 1604 | 1 | 0.28 | 1604 | 0 | 111 | 25 | 383 | 6:23 | 14 | 15 | 0 | 0 |  | 0 | 0 |  | N2 | 2020-03-21 04:53 | 2020-03-21 05:26 | 33 | 2020-03-21 04:46 | 40 |  |  |  |  | Y | [8 empty] | 4.5 | 0 | 50.82 | [23 empty] | 0 | 0 | A | [9 empty] | 0 | 0 | 24 | 0 | 0 | 0 | 0 | 788 | 0 | 0 | 0 | 0 | 0 | 0
2020-03-20 | A57685 | 1 | 고탄소 | AE1055LS |  | Al 탈산 | B | 29 | 9 | 51500 | 80.63 | D | D | D |  | 1 | 1 |  | 1520 | 1554 | 4000 |  |  | 4000 | 39.4 | 12 | 101532 | 1595 |  | Y | 44 | 21 | [7 empty] | 김덕진 | 2 |  |  | Y |  |  |  | 100.95 | 13-4 | 126.97 | 90.22 | A |  | 1595 | 3 | 0.2 | 1551 | 1.19 | 67 | 31 | 225 | 3:45 | 25 | 25 | 98 | 0 |  | 0 |  |  | N2 | 2020-03-21 05:18 | 2020-03-21 05:59 | 42 | 2020-03-21 05:18 | 42 |  |  |  |  | Y |  |  |  | Y | [5 empty] | 0 | 253.46 | [23 empty] | 22.07 | 17.47 | A | [9 empty] | 0 | 0 | 736 | 18 | 0 | 0 | 0 | 394 | 0 | 195 | 53 | 0 | 0 | 80
2020-03-20 | C55051 | 3 | 중탄소 | SM45CB | 연주종료 | Si 탈산 | T | 30 | 92 | 47750 | 69.37 | D | D | D |  | 1 |  | 1 | 1535 | 1550 | 5400 |  |  | 5400 | 57.82 | 34 | 93398 | 1620 |  | Y | 42 | 31 |  |  |  | 05 |  |  |  | 박지웅 | 3 |  | Y |  |  | Y |  | 98.4 | 11-5 | 82.25 | 0 | A |  | 1603 | 2 | 0.44 | 1560 | 2.05 | 67 | 31 | 327 | 5:27 | 7 | 7 | 0 | 0 |  | 0 | 10 |  | N2 | 2020-03-21 05:21 |  | 31 | 2020-03-21 05:15 | 37 |  |  |  |  | Y | [5 empty] | Y |  |  |  | 4.35 | 0 | [23 empty] | 0.3 | 0 | A | [9 empty] | 0 | 0 | 756 | 0 | 0 | 0 | 0 | 621 | 0 | 0 | 0 | 0 | 0 | 18
2020-03-20 | B57540 | 2 | 중탄소 | SM45CB |  | Si 탈산 | B | 16 | 2 | 52500 | 84.78 | D | D |  | D | 1 |  | 1 | 1540 | 1546 | 5500 |  |  | 5500 | 60.19 | 14 | 91382 | 1625 |  | Y | 41 | 27 | [7 empty] | 김익규 | 2 |  |  |  |  | Y |  | 93.4 | 12-7 | 0 | 211.7 | A |  | 1604 | 1 | 0.27 | 1553 | 1.27 | 60 | 18 | 316 | 5:16 | 14 | 15 | 0 | 0 |  | 0 | 0 |  | N2 | 2020-03-21 05:59 | 2020-03-21 06:29 | 31 | 2020-03-21 05:47 | 42 | EAF | 중단(기계) | 판넬 9번 용접 |  | Y | [8 empty] | 4.5 | 0 | 14.87 | [23 empty] | 0.07 | 0.07 | A | [9 empty] | 0 | 0 | 15 | 0 | 0 | 0 | 0 | 788 | 0 | 0 | 0 | 0 | 0 | 40
2020-03-20 | A57686 | 1 | 고탄소 | AE1055LS |  | Al 탈산 | B | 20 | 35 | 50700 | 84.2 | D | D | A |  | 1 | 1 |  | 1520 | 1559 | 3500 |  |  | 3500 | 41.37 | 10 | 84610 | 1589 |  | Y | 42 | 20 | [7 empty] | 김덕진 | 2 |  |  | Y |  |  |  | 100.85 | 12-8 | 36.76 | 135.27 | A |  | 1589 | 3 | 0.2 | 1553 | 0.88 | 69 | 30 | 264 | 4:24 | 25 | 25 | 99 | 0 |  | 0 |  |  | N2 | 2020-03-21 06:20 | 2020-03-21 07:00 | 40 | 2020-03-21 06:18 | 42 |  |  |  |  | Y |  |  |  | Y | [5 empty] | 0 | 201.66 | [23 empty] | 24.31 | 18.02 | A | [9 empty] | 45 | 0 | 808 | 0 | 0 | 0 | 0 | 297 | 0 | 201 | 52 | 0 | 0 | 33
2020-03-20 | C55052 | 3 | 중탄소 | SM45CB | 연주종료 | Si 탈산 | T | 19 | 55 | 51250 | 78.12 | D | D | A |  | 1 |  | 1 | 1535 | 1538 | 5400 |  |  | 5400 | 40.95 | 48 | 131856 | 1613 |  | Y | 41 | 32 |  |  |  | 05 |  |  |  | 박지웅 | 3 |  | Y |  |  | Y |  | 96.15 | 11-9 | 150.29 | 0 | A |  | 1597 | 2 | 0.43 | 1562 | 1.35 | 69 | 29 | 317 | 5:17 | 7 | 7 | 0 | 0 |  | 0 | 12 |  | N2 | 2020-03-21 06:34 |  | 24 | 2020-03-21 06:22 | 35 |  |  |  |  | Y | [5 empty] | Y |  |  | 5.5 | 8.56 | 0 | [23 empty] | 0 | 0 | A | [9 empty] | 0 | 0 | 743 | 0 | 0 | 0 | 0 | 748 | 0 | 0 | 0 | 0 | 0 | 12 |  |  | 5
2020-03-20 | B57541 | 2 | 중탄소 | SM45CB |  | Si 탈산 | B | 18 | 54 | 48750 | 84.32 | D | A |  | A | 1 |  | 1 | 1540 | 1545 | 5000 |  |  | 5000 | 53.02 | 12 | 94308 | 1615 |  | Y | 33 | 26 | [7 empty] | 김익규 | 3 |  |  |  |  | Y |  | 99.05 | 12-2 | 0 | 209.75 | A |  | 1609 | 1 | 0.24 | 1557 | 1.49 | 64 | 18 | 304 | 5:04 | 14 | 14 | 0 | 0 |  | 0 | 0 |  | N2 | 2020-03-21 06:56 | 2020-03-21 07:40 | 44 | 2020-03-21 06:40 | 60 |  |  |  |  | Y | [8 empty] | 4 | 0 | 12.5 | [23 empty] | 0 | 0 | A | [9 empty] | 0 | 0 | 275 | 0 | 0 | 0 | 0 | 649 | 0 | 0 | 0 | 0 | 0 | 31
2020-03-20 | A57687 | 1 | 고탄소 | AE1055LS |  | Al 탈산 | B | 10 | 50 | 49400 | 90.78 | D | A | A |  | 1 | 1 |  | 1520 | 1588 | 4500 |  |  | 4500 | 44.32 | 12 | 101532 | 1602 |  | Y | 41 | 30 |  |  | A57684 |  |  |  |  | 정용태 | 3 |  |  | Y |  |  |  | 104.45 | 12-9 | 138.99 | 100.86 | A |  | 1602 | 3 | 0.21 | 1560 | 0.84 | 76 | 38 | 279 | 4:39 | 25 | 25 | 100 | 0 |  | 0 |  |  | N2 | 2020-03-21 07:25 | 2020-03-21 08:02 | 38 | 2020-03-21 07:24 | 38 |  |  |  |  | Y |  |  |  | Y | [5 empty] | 0 | 362.12 | [23 empty] | 64.58 | 21.49 | A | [9 empty] | 0 | 0 | 738 | 24 | 0 | 0 | 0 | 694 | 0 | 744 | 96 | 0 | 0 | 31
2020-03-21 | C55053 | 3 | 중탄소 | SM45CRBK | 연주종료 | Al 탈산 | T | 31 | 63 | 50850 | 81.82 | A | A | A |  | 1 |  | 1 | 1535 | 1536 | 6200 |  |  | 6200 | 90.28 | 25 | 68675 | 1617 |  | Y | 45 | 32 |  |  | C55050 | 05 |  |  |  | 도주용 | 2 |  | Y |  |  | Y | 4 | 99.15 | 12-1 | 134.26 | 0 | A |  | 1603 | 2 | 0.43 | 1552 | 1.65 | 60 | 28 | 321 | 5:21 | 13 | 15 | 0 | 0 |  | 0 | 7 |  | N2 | 2020-03-21 07:51 |  | 13 | 2020-03-21 07:45 | 20 |  |  |  |  | Y | [5 empty] | Y |  |  | 5 | 7.37 | 0 | [23 empty] | 0 | 0 | A | [9 empty] | 50 | 0 | 189 | 0 | 0 | 0 | 0 | 608 | 0 | 303 | 0 | 0 | 0 | 40 |  |  | 5
2020-03-21 | A57688 | 1 | 고탄소 | AE1055LS |  | Al 탈산 | B | 33 | 18 | 52500 | 98.23 | A | A | A |  | 1 | 1 |  | 1520 | 1571 | 5200 |  |  | 5200 | 51.22 | 12 | 101532 | 1588 |  | Y | 44 | 35 |  |  | A57685 |  |  |  |  | 정용태 | 3 |  |  | Y |  |  |  | 98.6 | 12-9 | 96.43 | 195.09 | A |  | 1588 | 3 | 0.21 | 1556 | 0.58 | 72 | 38 | 421 | 7:01 | 25 | 25 | 101 | 0 |  | 0 |  |  | N2 | 2020-03-21 08:30 | 2020-03-21 09:04 | 34 | 2020-03-21 08:30 | 34 | [8 empty] | Y | [5 empty] | 0 | 21.09 | [23 empty] | 69.87 | 21.49 | A | [9 empty] | 25 | 0 | 809 | 0 | 0 | 0 | 0 | 894 | 0 | 744 | 0 | 0 | 0 | 38
2020-03-21 | B57542 | 2 | 중탄소 | SM45CB |  | Si 탈산 | B | 35 | 39 | 49950 | 77 | A | A |  | A | 1 |  | 1 | 1540 | 1564 | 6000 |  |  | 6000 | 61.49 | 12 | 97573 | 1636 |  | Y | 36 | 32 | [7 empty] | 임현진 | 2 |  |  |  |  | N |  |  |  | 0 | 182.21 | A |  | 1622 | 1 | 0.19 | 1569 | 1.66 | 76 | 31 | 290 | 4:50 | 14 | 14 | 0 | 0 | 40 | 0 | 0 |  | N2 | 2020-03-21 08:12 | 2020-03-21 08:43 | 30 | 2020-03-21 08:03 | 40 |  |  |  |  | Y | [8 empty] | 4.5 | 0 | 10.37 | [23 empty] | 0 | 0 | A | [9 empty] | 0 | 0 | 72 | 0 | 0 | 0 | 0 | 548 | 0 | 103 | 0 | 0 | 0 | 45
2020-03-21 | C55054 | 3 | 중탄소 | SM45CRBK | TUNDISH교체전 | Al 탈산 | T | 38 | 83 | 49700 | 73.1 | A | A | A |  | 1 |  | 1 | 1535 | 1541 | 6000 |  |  | 6000 | 68.26 | 32 | 87904 | 1625 |  | Y | 42 | 32 |  |  | C55050 | 05 |  |  |  | 정종훈 | 2 |  | Y |  |  | Y |  | 98.95 | 11-7 | 219.38 | 0 | A |  | 1607 | 2 | 0.42 | 1557 | 2.17 | 65 | 27 | 292 | 4:52 | 13 | 13 | 0 | 0 |  | 0 |  |  | N2 | 2020-03-21 08:50 |  | 23 | 2020-03-21 08:41 | 32 |  |  |  |  | Y | [8 empty] | 5 | 7.92 | 0 | [23 empty] | 0.01 | 0 | A | [9 empty] | 31 | 0 | 10 | 0 | 0 | 0 | 0 | 694 | 0 | 0 | 0 | 0 | 0 | 0 |  |  | 5
2020-03-21 | A57689 | 1 | 고탄소 | AE1055LS |  | Al 탈산 | B | 29 | 10 | 52200 | 98.78 | A | A | A |  | 1 | 1 |  | 1520 | 1560 | 5400 |  |  | 5400 | 53.19 | 12 | 101532 | 1599 |  | Y | 42 | 38 |  |  | A57686 |  |  |  |  | 정용태 | 3 |  |  | Y |  |  |  | 102.2 | 13-5 | 0 | 298.46 | A |  | 1598 | 3 | 0.21 | 1549 | 0.86 | 65 | 34 | 390 | 6:30 | 25 | 25 | 102 | 0 |  | 0 |  |  | N2 | 2020-03-21 09:31 | 2020-03-21 10:04 | 34 | 2020-03-21 09:30 | 34 |  |  |  |  | Y |  |  |  | Y | [5 empty] | 0 | 398.38 | [23 empty] | 123.31 | 21.49 | A | [9 empty] | 26 | 0 | 790 | 9 | 0 | 0 | 0 | 893 | 0 | 690 | 66 | 0 | 0 | 51
2020-03-21 | B57543 | 2 | 중탄소 | SM45CB |  | Si 탈산 | B | 32 | 40 | 49800 | 70.85 | A | A |  | A | 1 |  | 1 | 1540 | 1547 | 5800 |  |  | 5800 | 61.5 | 12 | 94308 | 1596 |  | Y | 33 | 29 | [7 empty] | 임현진 | 2 |  |  |  |  | Y |  | 90.2 | 11-6 | 0 | 155.03 | A |  | 1600 | 1 | 0.2 | 1549 | 1.65 | 56 | 23 | 239 | 3:59 | 14 | 14 | 0 | 0 |  | 0 | 0 |  | N2 | 2020-03-21 09:37 | 2020-03-21 09:50 | 13 | 2020-03-21 09:30 | 20 |  |  |  |  | Y | [8 empty] | 5 | 0 | 11.84 | [23 empty] | 0 | 0 | A | [9 empty] | 0 | 0 | 133 | 0 | 0 | 79 | 0 | 1212 | 0 | 317 | 202 | 0 | 0 | 36
2020-03-21 | A57690 | 1 | 고탄소 | AE1055LS |  | Al 탈산 | B | 20 | 36 | 51300 | 102.05 | A | A | A |  | 1 | 1 |  | 1520 | 1554 | 5000 |  |  | 5000 | 49.25 | 12 | 101532 | 1616 | 361 | Y | 41 | 31 |  |  | A57687 |  |  |  |  | 정용태 | 3 |  |  | Y |  |  |  | 101.45 | 12-8 | 0 | 249.34 | A |  | 1593 | 3 | 0.2 | 1557 | 0.6 | 73 | 38 | 306 | 5:06 | 25 | 25 | 103 | 0 |  | 0 |  |  | N2 | 2020-03-21 10:33 | 2020-03-21 11:06 | 34 | 2020-03-21 10:32 | 35 |  |  |  |  | Y |  |  |  | Y | [5 empty] | 0 | 488.99 | [23 empty] | 204.3 | 21.49 | A | [9 empty] | 21 | 0 | 803 | 23 | 0 | 0 | 0 | 296 | 0 | 297 | 0 | 0 | 0 | 50
2020-03-21 | C55055 | 3 | 중탄소 | 50CRMO4 | 연주시작 | Al 탈산 | T | 19 | 56 | 50950 | 111.38 | A | A | A |  | 1 |  | 1 | 1530 | 1555 | 8300 |  |  | 8300 | 86.33 | 35 | 96145 | 1662 |  | Y | 60 | 46 | [7 empty] | 도주용 | 2 |  |  |  |  | N |  | 95.05 | 11-8 | 390.75 | 0 | A |  | 1629 | 2 | 0.42 | 1567 | 1.94 | 80 | 35 | 353 | 5:53 | 13 | 13 | 0 | 0 |  | 0 | 19 |  | AR | 2020-03-21 11:20 |  | 11 | 2020-03-21 11:01 | 30 |  |  |  |  | Y | [5 empty] | N |  |  | 6 | 4.98 | 1.49 | [23 empty] | 0 | 0 | A | [9 empty] | 1252 | 0 | 423 | 0 | 0 | 0 | 0 | 1340 | 0 | 299 | 300 | 0 | 0 | 30 |  |  | 9 |  | 1
2020-03-21 | B57544 | 2 | 중탄소 | SM45CB |  | Si 탈산 | B | 16 | 3 | 51850 | 68.07 | A | A |  | A | 1 |  | 1 | 1540 | 1556 | 4800 |  |  | 4800 | 49.34 | 13 | 97286 | 1616 | 368 | Y | 35 | 23 | [7 empty] | 임현진 | 2 |  |  |  |  | Y |  |  |  | 0 | 180.81 | A |  | 1601 | 1 | 0.26 | 1557 | 1.83 | 64 | 26 | 318 | 5:18 | 14 | 14 | 0 | 0 | 40 | 0 | 0 |  | N2 | 2020-03-21 10:39 | 2020-03-21 10:49 | 10 | 2020-03-21 10:30 | 19 |  |  |  |  | Y | [8 empty] | 4 | 0 | 9.12 | [23 empty] | 0 | 0 | A | [9 empty] | 0 | 0 | 71 | 0 | 0 | 81 | 0 | 502 | 0 | 258 | 102 | 0 | 0 | 36
2020-03-21 | A57691 | 1 | 고탄소 | AE1055LS |  | Al 탈산 | B | 10 | 51 | 50000 | 105.42 | A | A | A |  | 1 | 1 |  | 1520 | 1534 | 6200 |  |  | 6200 | 73.28 | 10 | 84610 | 1606 |  | Y | 43 | 36 |  |  | A57688 |  |  |  |  | 정용태 | 2 |  |  | Y |  |  |  | 98.2 | 12-2 | 0 | 266.49 | A |  | 1596 | 3 | 0.2 | 1547 | 0.83 | 63 | 33 | 292 | 4:52 | 25 | 25 | 104 | 0 |  | 0 |  |  | N2 | 2020-03-21 11:35 | 2020-03-21 12:06 | 31 | 2020-03-21 11:32 | 34 | [8 empty] | Y | [5 empty] | 0 | 407.6 | [23 empty] | 0.12 | 0 | A | [9 empty] | 10 | 0 | 777 | 0 | 0 | 0 | 0 | 691 | 0 | 596 | 97 | 0 | 0 | 109
2020-03-21 | B57545 | 2 | 중탄소 | SM45CB |  | Si 탈산 | B | 18 | 55 | 48700 | 77.5 | A | A |  | A | 1 |  | 1 | 1540 | 1525 | 5900 |  |  | 5900 | 58.78 | 13 | 100371 | 1616 |  | Y | 38 | 30 | [7 empty] | 임현진 | 2 |  |  |  |  | Y |  |  |  | 0 | 208.77 | A |  | 1557 | 1 | 0.26 | 1560 | -0.1 | 67 | 28 | 243 | 4:03 | 14 | 14 | 0 | 0 | 55 | 0 | 0 |  | N2 | 2020-03-21 11:41 | 2020-03-21 11:56 | 15 | 2020-03-21 11:30 | 26 |  |  |  |  | Y | [8 empty] | 5 | 0 | 14.4 | [23 empty] | 0 | 0 | A | [9 empty] | 0 | 0 | 463 | 0 | 0 | 79 | 0 | 700 | 0 | 210 | 102 | 0 | 0 | 5
2020-03-21 | C55056 | 3 | 중탄소 | 50CRMO4 | 연주종료 | Al 탈산 | T | 30 | 93 | 47800 | 98.6 | A | A | A |  | 1 |  | 1 | 1530 | 1555 | 6700 |  |  | 6700 | 78.68 | 31 | 85157 | 1627 | 362 | Y | 53 | 38 | [7 empty] | 정종훈 | 2 |  |  |  |  | Y |  | 100.3 | 11-7 | 342.23 | 0 | A |  | 1604 | 2 | 0.42 | 1552 | 1.49 | 65 | 36 | 390 | 6:30 | 13 | 13 | 0 | 0 |  | 0 | 12 |  | AR | 2020-03-21 12:12 |  | 18 | 2020-03-21 12:01 | 29 |  |  |  |  | Y | [5 empty] | N |  |  | 5 | 4.81 | 2.12 | [23 empty] | 0 | 0 | A | [9 empty] | 1126 | 0 | 292 | 0 | 0 | 0 | 0 | 401 | 0 | 300 | 0 | 0 | 0 | 19 |  |  | 5
2020-03-21 | A57692 | 1 | 고탄소 | AE1055LS |  | Al 탈산 | B | 33 | 19 | 52900 | 106.12 | A | A | A |  | 1 | 1 |  | 1520 | 1533 | 5900 |  |  | 5900 | 58.11 | 12 | 101532 | 1582 |  | Y | 48 | 35 |  |  | A57689 |  |  |  |  | 정용태 | 3 |  |  | Y |  |  |  | 100.05 | 13-1 | 0 | 280.17 | A |  | 1582 | 3 | 0.2 | 1550 | 0.56 | 66 | 34 | 271 | 4:31 | 25 | 25 | 105 | 0 |  | 0 |  |  | N2 | 2020-03-21 12:52 | 2020-03-21 13:04 | 13 | 2020-03-21 12:50 | 14 | [8 empty] | Y | [5 empty] | 0 | 402.73 | [23 empty] | 3.3 | 0 | A | [9 empty] | 0 | 0 | 780 | 9 | 0 | 0 | 0 | 741 | 0 | 692 | 99 | 0 | 0 | 26
2020-03-21 | B57546 | 2 | 중탄소 | SM45CB |  | Si 탈산 | B | 35 | 40 | 49600 | 75.85 | A | A |  | A | 1 |  | 1 | 1540 | 1566 | 4900 |  |  | 4900 | 51.89 | 12 | 94428 | 1615 |  | Y | 32 | 26 | [7 empty] | 임현진 | 2 |  |  |  |  | Y |  | 99.8 | 12-6 | 0 | 186.59 | A |  | 1611 | 1 | 0.25 | 1555 | 1.46 | 62 | 33 | 310 | 5:10 | 14 | 15 | 0 | 0 |  | 0 | 0 |  | N2 | 2020-03-21 12:47 | 2020-03-21 12:58 | 11 | 2020-03-21 12:38 | 20 |  |  |  |  | Y | [8 empty] | 5 | 0 | 13.04 | [23 empty] | 0 | 0 | A | [9 empty] | 0 | 0 | 592 | 0 | 0 | 76 | 0 | 501 | 0 | 265 | 0 | 0 | 0 | 45
2020-03-21 | C55057 | 3 | 중탄소 | 50CRMO4 | 연주종료 | Al 탈산 | T | 31 | 64 | 50900 | 97.18 | A | A | A |  | 1 |  | 1 | 1530 | 1597 | 5700 |  |  | 5700 | 59.29 | 35 | 96145 | 1606 |  | Y | 43 | 40 | [15 empty] | 98.35 | 11-10 | 241.49 | 0 | A |  | 1601 | 2 | 0.41 | 1546 | 1.49 | 59 | 23 | 372 | 6:12 | 13 | 13 | 0 | 0 |  | 0 | 18 |  | AR | 2020-03-21 13:26 |  | 12 | 2020-03-21 13:08 | 30 |  |  |  |  | Y | [5 empty] | N |  |  | 5 | 4.82 | 2 | [23 empty] | 0.01 | 0 | B | [9 empty] | 1099 | 0 | 318 | 0 | 0 | 0 | 0 | 398 | 0 | 298 | 0 | 0 | 0 | 30 |  |  | 6
2020-03-21 | A57693 | 1 | 고탄소 | AE1055LS |  | Al 탈산 | B | 29 | 11 | 51000 | 87.42 | A | A | A |  | 1 | 2 |  | 1520 | 1544 | 4900 |  |  | 4900 | 48.26 | 12 | 101532 | 1593 |  | Y | 41 | 29 |  |  | A57690 |  |  |  |  | 정용태 | 2 |  |  | Y |  |  |  | 102.2 | 13-5 | 0 | 247.34 | A |  | 0 | 3 | 0.19 | 1549 | -34.42 | 65 | 31 | 261 | 4:21 | 25 | 25 | 106 | 0 |  | 0 |  |  | N2 | 2020-03-21 13:39 | 2020-03-21 14:02 | 23 | 2020-03-21 13:38 | 24 |  |  |  |  | Y |  |  |  | Y | [5 empty] | 0 | 282.41 | [23 empty] | 9.5 | 0 | A | [9 empty] | 29 | 0 | 762 | 19 | 0 | 0 | 0 | 497 | 0 | 395 | 0 | 0 | 0 | 63
2020-03-21 | B57547 | 2 | 중탄소 | SM45CB | TUNDISH교체전 | Si 탈산 | B | 32 | 41 | 50050 | 77.27 | A | A |  | A | 1 |  | 1 | 1540 | 1564 | 5000 |  |  | 5000 | 62.99 | 10 | 79378 | 1624 |  | Y | 41 | 27 | [7 empty] | 임현진 | 2 |  |  |  |  | Y |  |  |  | 0 | 215.53 | A |  | 1613 | 1 | 0.23 | 1558 | 1.96 | 65 | 26 | 292 | 4:52 | 14 | 15 | 0 | 0 |  | 0 | 0 |  | N2 | 2020-03-21 13:50 | 2020-03-21 14:10 | 20 | 2020-03-21 13:42 | 28 | [14 empty] | 0 | 16.06 | [23 empty] | 0 | 0 | A | [9 empty] | 0 | 0 | 519 | 0 | 0 | 79 | 0 | 653 | 0 | 219 | 0 | 0 | 0 | 33
2020-03-21 | C55058 | 3 | 중탄소 | 50CRMO4 | TUNDISH교체전 | Al 탈산 | T | 38 | 84 | 50200 | 94.42 | A | A | C |  | 1 |  | 1 | 1530 | 1517 | 7100 |  |  | 7100 | 78.32 | 33 | 90651 | 1612 | 361 | Y | 55 | 38 | [15 empty] | 97.55 | 11-6 | 267.93 | 0 | A |  | 1604 | 2 | 0.43 | 1549 | 2.12 | 62 | 25 | 315 | 5:15 | 13 | 13 | 0 | 0 |  | 0 | 13 |  | AR | 2020-03-21 14:27 |  | 15 | 2020-03-21 14:14 | 28 |  |  |  |  | Y | [5 empty] | N |  |  |  | 0.27 | 2.85 | [23 empty] | 0.73 | 0 | A | [9 empty] | 1084 | 0 | 147 | 30 | 0 | 0 | 0 | 394 | 0 | 301 | 0 | 0 | 0 | 10 |  |  | 7
2020-03-21 | A57694 | 1 | 고탄소 | AE1055LS |  | Al 탈산 | B | 20 | 37 | 51400 | 89.7 | A | A | C |  | 1 | 1 |  | 1520 | 1556 | 6000 |  |  | 6000 | 70.91 | 10 | 84610 | 1581 |  | Y | 48 | 39 |  |  | A57691 |  |  |  |  | 정용태 | 3 |  |  | Y |  |  |  | 107.15 | 13-4 | 0 | 267.46 | A |  | 1581 | 3 | 0.2 | 1548 | 0.83 | 64 | 32 | 254 | 4:14 | 25 | 25 | 107 | 0 |  | 0 |  |  | N2 | 2020-03-21 14:41 | 2020-03-21 15:07 | 25 | 2020-03-21 14:39 | 27 |  |  |  |  | Y |  |  |  | Y | [5 empty] | 0 | 208.92 | [23 empty] | 0.01 | 0 | A | [9 empty] | 0 | 0 | 764 | 17 | 0 | 0 | 0 | 1445 | 0 | 816 | 0 | 0 | 0 | 40
2020-03-21 | B57548 | 2 | 저탄소 | AE8617HG | TUNDISH교체 | Si 탈산 | B | 16 | 4 | 51700 | 103.33 | A | C |  | C | 1 |  | 1 | 1555 | 1577 | 8300 |  |  | 8300 | 89.18 | 11 | 93071 | 1684 |  | Y | 44 | 39 | [7 empty] | 임현진 | 2 |  |  |  |  | Y |  | 98.1 | 13-2 | 0 | 227.84 | A |  | 1689 | 1 | 0.24 | 1600 | 1.84 | 88 | 36 | 278 | 4:38 | 16 | 20 | 0 | 0 |  | 0 | 0 |  | N2 | 2020-03-21 15:22 | 2020-03-21 15:48 | 26 | 2020-03-21 15:00 | 47 |  |  |  |  | Y | [8 empty] | 4.3 | 0 | 17.97 | [19 empty] | 2.49 |  |  |  | 0.2 | 0.2 | A | [9 empty] | 453 | 0 | 189 | 20 | 0 | 0 | 0 | 901 | 0 | 213 | 0 | 0 | 0 | 38 |  |  | 9 |  | 1
2020-03-21 | C55059 | 3 | 중탄소 | STD61 |  | Al 탈산 | I | 19 | 57 | 51050 | 145.3 | C | C | C |  | 1 |  | 1 | 1560 | 1592 | 10900 |  |  | 10900 | 136.25 | 20 | 80000 | 1657 |  | INGOT | 80 | 74 |  |  |  | 05 | [6 empty] | Y |  |  |  |  | 84.5 | 10-7 | 478.58 | 0 | A |  | 1641 | 2 | 0.43 | 1570 | 1.73 | 86 |  | 319 | 5:19 | 20 | 25 | 0 | 0 |  | 0 | 25 |  | AR | 2020-03-21 16:27 |  | 50 | 2020-03-21 16:02 | [5 empty] | Y | [5 empty] | N |  |  |  | 8.3 | 0.01 | [18 empty] | 1.1 |  |  |  |  | 0 | 0 | A | [9 empty] | 3333 | 4660 | 6 | 0 | 0 | 0 | 0 | 1462 | 0 | 201 | 0 | 0 | 0 | 29
2020-03-21 | A57695 | 1 | 고탄소 | AE1055LS |  | Al 탈산 | B | 10 | 52 | 49400 | 73.67 | C | C | C |  | 1 | 1 |  | 1520 | 1574 | 3500 |  |  | 3500 | 34.47 | 12 | 101532 | 1590 |  | Y | 40 | 26 | [7 empty] | 박안희 | 2 |  |  | Y |  |  |  | 103.05 | 12-7 | 0 | 249.15 | A |  | 1590 | 3 | 0.19 | 1555 | 1.09 | 71 | 32 | 256 | 4:16 | 25 | 25 | 108 | 0 |  | 0 |  |  | N2 | 2020-03-21 15:31 | 2020-03-21 16:12 | 41 | 2020-03-21 15:29 | 43 |  |  |  |  | Y |  |  |  | Y | [5 empty] | 0 | 152.33 | [23 empty] | 0.02 | 0 | A | [9 empty] | 0 | 0 | 675 | 0 | 0 | 0 | 0 | 600 | 0 | 549 | 0 | 0 | 0 | 37
2020-03-21 | B57549 | 2 | 저탄소 | AE8617HG |  | Si 탈산 | B | 18 | 56 | 49000 | 101.98 | C | C |  | C | 1 |  | 1 | 1555 | 1556 | 7900 |  |  | 7900 | 84.88 | 11 | 93071 | 1636 |  | Y | 49 | 39 |  |  | C55057 | 05 |  |  |  | 고승만 | 2 |  |  | Y |  | Y |  | 101.4 | 12-4 | 0 | 304.77 | A |  | 1637 | 1 | 0.23 | 1580 | 1.36 | 68 | 28 | 239 | 3:59 | 16 | 16 | 0 | 0 |  | 0 | 0 |  | N2 | 2020-03-21 16:29 | 2020-03-21 16:47 | 18 | 2020-03-21 16:11 | 36 |  |  |  |  | Y | [8 empty] | 4.2 | 10.3 | 0.38 | [23 empty] | 0.35 | 0.35 | A | [9 empty] | 522 | 0 | 52 | 0 | 0 | 0 | 0 | 704 | 0 | 207 | 0 | 0 | 0 | 0 |  |  | 5
2020-03-21 | A57696 | 1 | 고탄소 | AE1055LS |  | Al 탈산 | B | 33 | 20 | 52400 | 90.63 | C | C | C |  | 1 | 1 |  | 1520 | 1539 | 6500 |  |  | 6500 | 64.02 | 12 | 101532 | 1576 |  | Y | 49 | 41 | [7 empty] | 박안희 | 2 |  |  | Y |  |  |  | 104.2 | 13-5 | 0 | 277.03 | A |  | 1576 | 3 | 0.19 | 1552 | 0.6 | 68 | 32 | 276 | 4:36 | 25 | 25 | 109 | 0 |  | 0 |  |  | N2 | 2020-03-21 16:47 | 2020-03-21 17:14 | 28 | 2020-03-21 16:45 | 30 |  |  |  |  | Y |  |  |  | Y | [5 empty] | 0 | 212.44 | [23 empty] | 0.02 | 0 | A | [9 empty] | 50 | 0 | 869 | 0 | 0 | 0 | 0 | 1200 | 0 | 925 | 0 | 0 | 0 | 0
2020-03-21 | C55060 | 3 | 중탄소 | SUM43 | 연주시작 | Si 탈산 | T | 35 | 41 | 50800 | 98.08 | C | C | C |  | 1 |  | 1 | 1535 | 1537 | 7600 |  |  | 7600 | 92.22 | 30 | 82410 | 1646 |  | Y | 49 | 45 | [8 empty] | 2 |  |  |  |  | Y |  | 93.75 | 11-9 | 251.78 | 0 | A |  | 1587 | 2 |  | 1587 | 0 | 95 | 45 |  | : | 0 |  | 0 | 0 |  | 0 |  |  | N2 | 2020-03-21 17:22 |  | 26 | [6 empty] | Y | [9 empty] | 8.04 | 0.01 | [23 empty] | 0 | 0 | A | [9 empty] | 0 | 0 | 1388 | 0 | 0 | 0 | 0 | 986 | 0 | 0 | 0 | 0 | 0 | 0 |  |  |  |  | 1
2020-03-21 | B57550 | 2 | 저탄소 | AE8617HG |  | Si 탈산 | B | 15 | 1 | 52100 | 106.23 | C | C |  | C | 1 |  | 1 | 1555 | 1565 | 6300 |  |  | 6300 | 67.69 | 11 | 93071 | 1666 |  | Y | 52 | 42 |  |  | C55058 | 05 |  |  |  | 고승만 | 2 |  |  | Y |  | Y |  | 106.4 | 14-2 | 0 | 419.71 | A |  | 1656 | 1 | 0.24 | 1592 | 1.63 | 80 | 35 | 273 | 4:33 | 16 | 16 | 0 | 0 |  | 0 | 0 |  | N2 | 2020-03-21 17:36 | 2020-03-21 17:53 | 16 | 2020-03-21 17:17 | 36 |  |  |  |  | Y | [8 empty] | 3.2 | 10.06 | 0 | [23 empty] | 0.14 | 0.14 | A | [9 empty] | 474 | 0 | 51 | 0 | 0 | 0 | 0 | 502 | 0 | 207 | 0 | 0 | 0 | 10 |  |  | 5
2020-03-21 | A57697 | 1 | 고탄소 | AE1055LS |  | Al 탈산 | B | 29 | 12 | 51400 | 84.15 | C | C | C |  | 1 | 1 |  | 1520 | 1518 | 5900 |  |  | 5900 | 38.74 | 18 | 152298 | 1593 | 363 | Y | 44 | 32 | [7 empty] | 박안희 | 2 |  |  | Y |  |  |  | 103.5 | 13-6 | 0 | 295.22 | A |  | 1593 | 3 | 0.19 | 1550 | 1.08 | 66 | 30 | 270 | 4:30 | 25 | 25 | 110 | 0 |  | 0 |  |  | N2 | 2020-03-21 17:45 | 2020-03-21 18:17 | 32 | 2020-03-21 17:44 | 33 |  |  |  |  | Y |  |  |  | Y | [5 empty] | 0 | 219.58 | [23 empty] | 1.22 | 0 | A | [9 empty] | 0 | 0 | 716 | 0 | 0 | 0 | 0 | 1016 | 0 | 827 | 0 | 0 | 0 | 34
2020-03-21 | C55061 | 3 | 중탄소 | SUM43 | 연주종료 | Si 탈산 | T | 31 | 65 | 0 | 86.85 | C | C | C |  | 1 |  | 1 | 1535 | 1534 | 6700 |  |  | 6700 | 67.75 | 36 | 98892 | 1636 | 358 | Y | 43 | 39 | [8 empty] | 2 |  |  |  |  | Y |  |  |  | 265 | 0 | A |  | 1564 | 2 |  | 1564 | 0 | 72 | 36 |  | : | 0 |  | 0 | 0 |  | 0 |  |  | N2 | 2020-03-21 18:20 |  | 37 | [6 empty] | Y | [9 empty] | 3.85 | 0 | [23 empty] | 0 | 0 | A | [9 empty] | 0 | 0 | 1659 | 0 | 0 | 0 | 0 | 652 | 0 | 0 | 0 | 0 | 0 | 10
2020-03-21 | B57551 | 2 | 저탄소 | AE8617HG |  | Si 탈산 | B | 32 | 42 | 50050 | 99.7 | C | C |  | C | 1 |  | 1 | 1555 | 1536 | 8400 |  |  | 8400 | 58.4 | 17 | 143837 | 1637 |  | Y | 46 | 38 |  |  | B57548 | 05 |  |  |  | 고승만 | 2 |  | Y | N |  | Y |  | 105.85 | 13-2 | 0 | 209.62 | A |  | 1640 | 1 | 0.22 | 1579 | 1.68 | 67 | 28 | 234 | 3:54 | 16 | 16 | 0 | 0 |  | 0 | 0 |  | N2 | 2020-03-21 18:44 | 2020-03-21 19:00 | 16 | 2020-03-21 18:25 | 35 |  |  |  |  | Y | [8 empty] | 4 | 0.62 | 10.13 | [23 empty] | 0.18 | 0.18 | B | [9 empty] | 401 | 86 | 0 | 24 | 0 | 0 | 0 | 808 | 0 | 362 | 0 | 0 | 0 | 0 |  |  | 5
2020-03-21 | A57698 | 1 | 고탄소 | P-AE1055LSM | 유사강종연연주 | Al 탈산 | B | 20 | 38 | 50100 | 87.63 | C | C | C |  | 1 | 1 |  | 1520 | 1533 | 5600 |  |  | 5600 | 110.31 | 6 | 50766 | 1593 |  | Y | 43 | 34 | [7 empty] | 박안희 | 2 |  |  | Y |  |  |  | 106.7 | 13-4 | 0 | 387.39 | A |  | 1593 | 3 | 0.19 | 1549 | 1 | 65 | 30 | 288 | 4:48 | 25 | 30 | 111 | 0 |  | 0 |  |  | N2 | 2020-03-21 18:52 | 2020-03-21 19:21 | 28 | 2020-03-21 18:52 | 29 |  |  |  |  | Y |  |  |  | Y | [5 empty] | 0 | 213.06 | [23 empty] | 2.61 | 0 | A |  |  | 5.304 | 27.301 | 56.295 | 0.102 | 10.613 | 2.062 | 1888.12 | 46 | 24 | 830 | 18 | 0 | 0 | 0 | 300 | 0 | 299 | 0 | 0 | 0 | 31
2020-03-21 | C55062 | 3 | 중탄소 | SUM43 | 연주종료 | Si 탈산 | T | 38 | 85 | 50050 | 77.65 | C | C | C |  | 1 |  | 1 | 1535 | 1559 | 6200 |  |  | 6200 | 64.49 | 35 | 96145 | 1637 |  | N | 43 | 38 | [8 empty] | 2 |  |  |  |  | Y |  | 96.6 | 11-4 | 238.15 | 0 | A |  | 1569 | 2 |  | 1569 | 0 | 77 | 32 |  | : | 0 |  | 0 | 0 |  | 0 |  |  | N2 | 2020-03-21 19:18 |  | 43 | [6 empty] | Y | [9 empty] | 4.61 | 0 | [23 empty] | 0 | 0 | A | [9 empty] | 0 | 0 | 1676 | 15 | 0 | 0 | 0 | 394 | 0 | 0 | 0 | 0 | 0 | 0
2020-03-21 | B57552 | 2 | 저탄소 | AE8617HS |  | Si 탈산 | B | 16 | 5 | 51450 | 105.82 | C | C |  | C | 1 |  | 1 | 1555 | 1555 | 7900 |  |  | 7900 | 155.62 | 6 | 50766 | 1637 |  | Y | 54 | 42 |  |  | B57559 | 05 |  |  |  | 고승만 | 2 |  | N | Y |  | Y |  | 106.35 | 14-1 | 0 | 212.31 | A |  | 1643 | 1 | 0.21 | 1582 | 1.33 | 70 | 35 | 248 | 4:08 | 16 | 16 | 0 | 0 | 40 | 0 | 0 |  | N2 | 2020-03-21 19:52 | 2020-03-21 20:06 | 14 | 2020-03-21 19:36 | 30 |  |  |  |  | Y | [8 empty] | 3.6 | 0 | 10.03 | [23 empty] | 0.32 | 0.32 | A | [9 empty] | 561 | 0 | 911 | 0 | 0 | 0 | 0 | 804 | 0 | 363 | 0 | 0 | 0 | 10 |  |  | 5
2020-03-21 | A57699 | 1 | 고탄소 | P-AE1055LSM |  | Al 탈산 | B | 10 | 53 | 49800 | 94.15 | C | C | C |  | 1 | 1 |  | 1520 | 1547 | 4900 |  |  | 4900 | 57.91 | 10 | 84610 | 1580 |  | Y | 43 | 33 | [7 empty] | 박안희 | 2 |  |  | Y |  |  |  | 108.3 | 13-2 | 0 | 307.78 | A |  | 1580 | 3 | 0.19 | 1548 | 0.65 | 64 | 29 | 290 | 4:50 | 25 | 30 | 112 | 0 |  | 0 |  |  | N2 | 2020-03-21 19:59 | 2020-03-21 20:26 | 28 | 2020-03-21 19:57 | 30 |  |  |  |  | Y |  |  |  | Y | [5 empty] | 0 | 258.71 | [23 empty] | 0.01 | 0 | A |  |  | 5.659 | 25.063 | 60.473 | 0.13 | 10.686 | 2.412 | 2016.63 | 0 | 0 | 792 | 14 | 0 | 0 | 0 | 638 | 0 | 551 | 0 | 0 | 0 | 11
2020-03-21 | C55063 | 3 | 중탄소 | SUM43 | 연주종료 | Si 탈산 | T | 19 | 58 | 51500 | 89.37 | C | C | C |  | 1 |  | 1 | 1535 | 1538 | 7200 |  |  | 7200 | 70.84 | 37 | 101639 | 1631 |  | Y | 44 | 41 | [8 empty] | 2 |  |  |  |  | Y |  | 104.3 | 12-7 | 280.73 | 0 | A |  | 1569 | 2 |  | 1569 | 0 | 77 | 41 |  | : | 0 |  | 0 | 0 |  | 0 |  |  | N2 | 2020-03-21 20:38 |  | 24 | [6 empty] | Y | [9 empty] | 3.55 | 0 | [25 empty] | A | [9 empty] | 0 | 0 | 1390 | 0 | 0 | 0 | 0 | 408 | 0 | 0 | 0 | 0 | 0 | 0
2020-03-21 | B57553 | 2 | 저탄소 | AE8617HS |  | Si 탈산 | B | 18 | 57 | 48650 | 101.33 | C | C |  | C | 1 |  | 1 | 1555 | 1564 | 6900 |  |  | 6900 | 67.96 | 12 | 101532 | 1646 |  | Y | 42 | 33 |  |  | B57550 | 05 |  |  |  | 고승만 | 2 |  |  | Y |  | Y |  | 100.85 | 12-4 | 0 | 282.7 | A |  | 1635 | 1 | 0.23 | 1578 | 1.41 | 66 | 27 | 197 | 3:17 | 16 | 17 | 0 | 0 |  | 0 | 0 |  | N2 | 2020-03-21 20:54 | 2020-03-21 21:12 | 18 | 2020-03-21 20:31 | 41 |  |  |  |  | Y | [8 empty] | 4.5 | 0 | 11.83 | [23 empty] | 0.15 | 0.15 | A | [9 empty] | 543 | 0 | 898 | 0 | 0 | 0 | 0 | 704 | 0 | 208 | 0 | 0 | 0 | 0 |  |  | 5
2020-03-21 | A57700 | 1 | 고탄소 | P-AE1055LSM |  | Al 탈산 | B | 33 | 21 | 51700 | 91.07 | C | C | C |  | 1 | 1 |  | 1520 | 1536 | 5400 |  |  | 5400 | 53.19 | 12 | 101532 | 1585 |  | Y | 44 | 35 | [7 empty] | 박안희 | 2 |  | N | Y |  |  |  | 105.1 | 13-6 | 0 | 248.26 | A |  | 1585 | 3 | 0.19 | 1554 | 0.67 | 70 | 33 | 331 | 5:31 | 25 | 30 | 113 | 0 |  | 0 |  |  | N2 | 2020-03-21 21:00 | 2020-03-21 21:33 | 33 | 2020-03-21 20:58 | 35 |  |  |  |  | Y |  |  |  | Y | [5 empty] | 0 | 236.23 | [23 empty] | 0.03 | 0 | A |  |  | 5.621 | 26.509 | 57.553 | 0.093 | 10.238 | 2.171 | 1937.42 | 0 | 0 | 733 | 29 | 0 | 0 | 0 | 296 | 0 | 299 | 0 | 0 | 0 | 35
2020-03-21 | B57554 | 2 | 저탄소 | AE8617HS |  | Si 탈산 | B | 15 | 2 | 52950 | 112.18 | C | C |  | C | 1 |  | 1 | 1555 | 1587 | 6900 |  |  | 6900 | 67.96 | 12 | 101532 | 1657 |  | Y | 49 | 35 |  |  | B57551 | 05 |  |  |  | 고승만 | 2 |  |  | Y |  | Y |  | 109.15 | 14-5 | 0 | 259.41 | A |  | 1643 | 1 | 0.24 | 1577 | 1.31 | 65 | 32 | 247 | 4:07 | 16 | 16 | 0 | 0 |  | 0 | 0 |  | N2 | 2020-03-21 22:02 | 2020-03-21 22:16 | 14 | 2020-03-21 21:40 | 36 |  |  |  |  | Y | [9 empty] | 12.35 | 0.87 | [23 empty] | 0.28 | 0.28 | A | [9 empty] | 391 | 0 | 821 | 0 | 0 | 0 | 0 | 701 | 0 | 419 | 0 | 0 | 0 | 16 |  |  | 5
2020-03-21 | C55064 | 3 | 중탄소 | SUM43 | 연주종료 | Si 탈산 | T | 35 | 42 | 50650 | 46.87 | C | C | C |  | 1 |  | 1 | 1535 | 1525 | 7200 |  |  | 7200 | 72.81 | 36 | 98892 | 1628 |  | Y | 47 | 37 |  |  |  | 05 |  |  |  |  | 2 |  |  | Y |  | Y |  | 105.2 | 13-1 | 198.66 | 0 | A |  | 1566 | 2 |  | 1566 | 0 | 74 | 43 |  | : | 0 |  | 0 | 0 |  | 0 |  |  | N2 | 2020-03-21 21:03 |  | 69 | [6 empty] | Y | [9 empty] | 5.68 | 0 | [25 empty] | A | [9 empty] | 0 | 0 | 1745 | 0 | 0 | 0 | 0 | 401 | 0 | 0 | 0 | 0 | 0 | 15
2020-03-21 | A57701 | 1 | 고탄소 | P-AE1055LSM |  | Al 탈산 | B | 29 | 13 | 51700 | 91.38 | C | C | D |  | 1 | 1 |  | 1520 | 1548 | 5000 |  |  | 5000 | 49.25 | 12 | 101532 | 1583 |  | Y | 43 | 32 | [7 empty] | 박안희 | 2 |  |  | Y |  |  |  | 102.35 | 13-5 | 0 | 232.27 | A |  | 1583 | 3 | 0.19 | 1543 | 0.82 | 59 | 22 | 304 | 5:04 | 25 | 30 | 114 | 0 |  | 0 |  |  | N2 | 2020-03-21 22:01 | 2020-03-21 22:39 | 38 | 2020-03-21 22:01 | 38 |  |  |  |  | Y |  |  |  | Y | [5 empty] | 0 | 253.44 | [23 empty] | 1.25 | 0 | A |  |  | 6.21 | 25.114 | 58.877 | 0.118 | 9.48 | 2.344 | 1972.68 | 20 | 0 | 807 | 15 | 0 | 0 | 0 | 700 | 0 | 516 | 0 | 0 | 0 | 35
2020-03-21 | B57555 | 2 | 저탄소 | AE8617HS | TUNDISH교체전 | Si 탈산 | B | 32 | 43 | 49850 | 102.58 | C | D |  | D | 1 |  | 1 | 1555 | 1545 | 8400 |  |  | 8400 | 91.33 | 12 | 91979 | 1647 |  | Y | 50 | 39 |  |  | B57552 | 05 |  |  |  | 고승만 | 2 |  |  | Y |  | Y |  | 106.65 | 13-2 | 0 | 273.25 | A |  | 1643 | 1 | 0.21 | 1576 | 0 | 64 | 29 | 218 | 3:38 | 16 | 18 | 0 | 0 |  | 0 | 0 |  | N2 | 2020-03-21 22:58 | 2020-03-21 23:18 | 20 | 2020-03-21 22:40 | 38 |  |  |  |  | Y | [8 empty] | 4.5 | 0 | 19.27 | [23 empty] | 0.26 | 0.26 | A | [9 empty] | 504 | 0 | 616 | 0 | 0 | 0 | 0 | 654 | 0 | 312 | 0 | 0 | 0 | 8 |  |  | 5
2020-03-21 | C55065 | 3 | 중탄소 | SUM43 | 연주종료 | Si 탈산 | T | 31 | 66 | 50600 | 84.03 | C | D | D |  | 1 |  | 1 | 1535 | 1546 | 6000 |  |  | 6000 | 60.67 | 36 | 98892 | 1619 |  | Y | 43 | 33 |  |  |  | 05 |  |  |  |  | 2 |  |  |  |  | Y |  | 105.7 | 12-6 | 170.89 | 0 | A |  | 1598 | 2 |  | 1570 | 0 | 78 | 35 |  | : | 0 |  | 0 | 0 |  | 0 |  |  | N2 | 2020-03-21 22:42 |  | 35 | [6 empty] | Y | [9 empty] | 5.81 | 0 | [23 empty] | 2.44 | 0 | A | [9 empty] | 0 | 0 | 1792 | 0 | 0 | 0 | 0 | 400 | 0 | 0 | 0 | 0 | 0 | 21
2020-03-21 | A57702 | 1 | 고탄소 | P-AE1055LSM | TUNDISH교체전 | Al 탈산 | B | 20 | 39 | 51700 | 92.32 | C | D | D |  | 1 | 1 |  | 1520 | 1537 | 5300 |  |  | 5300 | 59.88 | 12 | 88507 | 1597 |  | Y | 45 | 33 | [7 empty] | 박안희 | 2 |  |  | Y |  |  |  | 103.2 | 12-10 | 30.7 | 200.6 | A |  | 1597 | 3 | 0.19 | 1555 | 0.89 | 71 | 29 | 238 | 3:58 | 25 | 30 | 115 | 0 |  | 0 |  |  | N2 | 2020-03-21 23:09 | 2020-03-21 23:42 | 33 | 2020-03-21 23:08 | 34 |  |  |  |  | Y |  |  |  | Y | [5 empty] | 0 | 326.5 | [23 empty] | 2.63 | 0 | A |  |  | 6.167 | 25.914 | 57 | 0.082 | 9.242 | 2.199 | 1928.2 | 0 | 0 | 831 | 6 | 0 | 0 | 0 | 300 | 0 | 392 | 0 | 0 | 0 | 23
2020-03-21 | B57556 | 2 | 저탄소 | AE5120M | TUNDISH교체 | Al 탈산 | B | 16 | 6 | 51200 | 113.25 | D | D |  | D | 1 |  | 1 | 1555 | 1556 | 9700 |  |  | 9700 | 104.22 | 11 | 93071 | 1674 |  | Y | 55 | 46 |  |  | B57553 | 05 |  |  |  | 김익규 | 2 |  |  | Y |  | Y |  | 98.4 | 13-2 | 0 | 374.84 | A |  | 1674 | 1 | 0.23 | 1601 | 0 | 93 | 44 | 303 | 5:03 | 16 | 20 | 0 | 0 | 120 | 0 | 0 |  | N2 | 2020-03-22 00:15 | 2020-03-22 00:38 | 23 | 2020-03-21 23:56 | 42 |  |  |  |  | Y | [8 empty] | 4 | 0 | 28.02 | [19 empty] | 2.21 |  |  |  | 0.22 | 0.22 | A | [9 empty] | 1041 | 632 | 158 | 32 | 0 | 206 | 0 | 843 | 0 | 205 | 0 | 0 | 0 | 0 |  |  | 7 |  | 1
2020-03-21 | C55066 | 3 | 중탄소 | SUM43 | 연주종료 | Si 탈산 | T | 38 | 86 | 49900 | 72.45 | D | D | D |  | 1 |  | 1 | 1535 | 1537 | 6100 |  |  | 6100 | 61.68 | 36 | 98892 | 1604 |  | N | 42 | 34 | [15 empty] | 99.6 | 11-7 | 112.91 | 0 | A |  | 1597 | 2 |  | 1576 | 0 | 84 | 30 |  | : | 0 |  | 0 | 0 |  | 0 |  |  | N2 | 2020-03-21 23:36 |  | 49 | [6 empty] | Y | [9 empty] | 5.95 | 0 | [23 empty] | 1.59 | 0 | A | [9 empty] | 0 | 0 | 1661 | 0 | 0 | 0 | 0 | 413 | 0 | 0 | 0 | 0 | 0 | 0
2020-03-21 | A57703 | 1 | 저탄소 | SCR420HQ | TUNDISH교체 | Al 탈산 | B | 10 | 54 | 50200 | 81.83 | D | D | D |  | 1 | 1 |  | 1540 | 1587 | 5800 |  |  | 5800 | 68.55 | 10 | 84610 | 1650 |  | Y | 43 | 31 | [7 empty] | 김덕진 | 2 |  |  | Y | [5 empty] | 0.01 | 211.35 | A |  | 1650 | 3 | 0.21 | 1607 | 1.1 | 95 | 35 | 254 | 4:14 | 16 | 18 | 116 | 0 |  | 0 |  |  | N2 | 2020-03-22 00:16 | 2020-03-22 01:09 | 53 | 2020-03-22 00:15 | 53 |  |  |  |  | Y |  |  |  | Y | [5 empty] | 0 | 246.48 | [19 empty] | 2.01 |  |  |  | 4.07 | 0.02 | A | [9 empty] | 622 | 1082 | 0 | 22 | 0 | 0 | 0 | 298 | 0 | 198 | 44 | 0 | 0 | 0 |  |  |  |  | 1
2020-03-21 | B57557 | 2 | 저탄소 | AE5120M |  | Al 탈산 | B | 18 | 58 | 48600 | 99.2 | D | D |  | D | 1 |  | 1 | 1555 | 1577 | 7300 |  |  | 7300 | 78.43 | 11 | 93071 | 1644 |  | Y | 48 | 38 |  |  | B57554 | 05 |  |  |  | 김익규 | 3 |  |  | Y |  | Y |  | 114.8 | 13-7 | 0 | 363.71 | A |  | 1644 | 1 | 0.25 | 1581 | 1.5 | 73 | 34 | 328 | 5:28 | 16 | 18 | 0 | 0 |  | 0 | 0 |  | N2 | 2020-03-22 01:11 | 2020-03-22 01:37 | 26 | 2020-03-22 00:57 | 40 |  |  |  |  | Y | [8 empty] | 4 | 0 | 26.16 | [23 empty] | 0.12 | 0.12 | A | [9 empty] | 1036 | 702 | 197 | 0 | 0 | 241 | 0 | 606 | 0 | 0 | 0 | 0 | 0 | 0 |  |  | 5
2020-03-21 | C55067 | 3 | 중탄소 | SUM43 | TUNDISH교체전 | Si 탈산 | T | 19 | 59 | 50750 | 66.87 | D | D | D |  | 1 |  | 1 | 1535 | 1515 | 7300 |  |  | 7300 | 75.93 | 35 | 96145 | 1500 |  | Y | 50 | 41 |  |  |  | 05 |  |  |  | 박지웅 | 3 |  | Y |  |  | Y |  | 102.9 | 12-5 | 153.11 | 0 | A |  | 1601 | 2 |  | 1585 | 0 | 93 | 35 |  | : | 0 |  | 0 | 0 |  | 0 |  |  | N2 | 2020-03-22 00:45 |  | 46 | [6 empty] | Y | [9 empty] | 0.8 | 0 | [23 empty] | 2.36 | 0 | A | [9 empty] | 0 | 0 | 1697 | 0 | 0 | 0 | 0 | 394 | 0 | 0 | 0 | 0 | 0 | 0
2020-03-21 | A57704 | 1 | 저탄소 | SCR420HQ |  | Al 탈산 | B | 15 | 3 | 52700 | 73.6 | D | D | D |  | 1 | 1 |  | 1540 | 1576 | 4700 |  |  | 4700 | 46.29 | 12 | 101532 | 1628 |  | Y | 42 | 25 | [7 empty] | 차승주 | 2 |  | Y |  |  |  |  | 96 | 12-10 | 0.02 | 197.2 | A |  | 1628 | 3 | 0.22 | 1596 | 1.03 | 84 | 37 | 244 | 4:04 | 16 | 17 | 117 | 0 |  | 0 |  |  | N2 | 2020-03-22 01:16 | 2020-03-22 02:06 | 50 | 2020-03-22 01:15 | 51 |  |  |  |  | Y |  |  |  | Y | [5 empty] | 0 | 230.73 | [23 empty] | 4.07 | 19.93 | A | [9 empty] | 1156 | 466 | 0 | 17 | 0 | 0 | 0 | 296 | 0 | 198 | 53 | 0 | 0 | 0
2020-03-21 | B57558 | 2 | 저탄소 | AE5120M |  | Al 탈산 | B | 33 | 22 | 52050 | 95.13 | D | D |  | D | 1 |  | 1 | 1555 | 1575 | 7200 |  |  | 7200 | 70.91 | 12 | 101532 | 1645 |  | Y | 42 | 36 |  |  | B57555 | 05 |  |  |  | 김익규 | 2 |  |  | Y |  | Y |  | 109.95 | 14-1 | 0 | 314.12 | A |  | 1642 | 1 | 0.18 | 1566 | 0 | 58 | 23 | 295 | 4:55 | 16 | 20 | 0 | 0 | 100 | 0 | 0 |  | N2 | 2020-03-22 02:09 | 2020-03-22 02:39 | 30 | 2020-03-22 01:54 | 45 |  |  |  |  | Y | [8 empty] | 3.5 | 0 | 23.97 | [23 empty] | 0.18 | 0.18 | A | [9 empty] | 1189 | 523 | 137 | 20 | 0 | 215 | 0 | 691 | 0 | 0 | 0 | 0 | 0 | 0 |  |  | 5
2020-03-21 | C55068 | 3 | 고탄소 | KWH1I |  | Al 탈산 | I | 35 | 43 | 50150 | 92.08 | D | D | D |  | 1 |  | 1 | 1560 | 1641 | 5100 |  |  | 5100 | 54.66 | 5 | 93300 | 1645 |  | INGOT | 41 | 35 |  |  |  | 05 |  |  |  | 박지웅 |  |  | Y |  |  |  |  | 101.2 | 12-7 | 87.57 | 0 | A |  | 1631 | 2 | 0.42 | 1563 | 1.58 | 82 |  | 479 | 7:59 | 20 | 20 | 0 | 0 |  | 0 | 10 |  | N2 | 2020-03-22 02:18 |  | 23 | 2020-03-22 02:11 | [5 empty] | Y | [5 empty] | N |  |  |  | 17.85 | 0 | [18 empty] | 1.4 |  |  |  |  | 0.22 | 0 | A | [9 empty] | 0 | 0 | 652 | 0 | 0 | 0 | 0 | 1460 | 0 | 300 | 0 | 0 | 0 | 0
2020-03-21 | A57705 | 1 | 저탄소 | SCR420HQ |  | Al 탈산 | B | 29 | 14 | 52100 | 73.98 | D | D | D |  | 1 | 1 |  | 1540 | 1550 | 5800 |  |  | 5800 | 57.12 | 12 | 101532 | 1625 |  | Y | 43 | 31 | [7 empty] | 김덕진 | 2 |  |  | Y |  |  |  | 102.25 | 13-4 | 0 | 221.62 | A |  | 1625 | 3 | 0.22 | 1585 | 1.33 | 73 | 25 | 240 | 4:00 | 16 | 16 | 118 | 0 |  | 0 |  |  | N2 | 2020-03-22 02:17 | 2020-03-22 03:00 | 43 | 2020-03-22 02:17 | 43 |  |  |  |  | Y |  |  |  | Y | [5 empty] | 0 | 207.37 | [23 empty] | 4.07 | 38.45 | A | [9 empty] | 852 | 747 | 0 | 21 | 0 | 0 | 0 | 446 | 0 | 196 | 30 | 0 | 0 | 4
2020-03-21 | B57559 | 2 | 저탄소 | AE5120M |  | Al 탈산 | B | 32 | 44 | 49750 | 100.17 | D | D |  | D | 1 |  | 1 | 1555 | 1567 | 8100 |  |  | 8100 | 53.19 | 18 | 152298 | 1644 |  | Y | 51 | 44 |  |  | B57556 | 05 |  |  |  | 김익규 | 3 |  |  | Y |  | Y |  | 103.35 | 12-9 | 0 | 226.18 | A |  | 1636 | 1 | 0.21 | 1568 | 0 | 60 | 27 | 227 | 3:47 | 16 | 21 | 0 | 0 |  | 0 | 0 |  | N2 | 2020-03-22 03:22 | 2020-03-22 03:39 | 17 | 2020-03-22 03:09 | 30 |  |  |  |  | Y | [8 empty] | 4 | 0 | 19.19 | [23 empty] | 0.16 | 0.16 | A | [9 empty] | 907 | 866 | 20 | 99 | 0 | 195 | 0 | 890 | 0 | 0 | 0 | 0 | 0 | 0 |  |  | 5
2020-03-21 | C55069 | 3 | 고탄소 | SM58CR | 연주시작 | Al 탈산 | T | 31 | 67 | 50000 | 106.03 | D | D | D |  | 1 |  | 1 | 1530 | 1547 | 8300 |  |  | 8300 | 86.33 | 35 | 96145 | 1640 |  | Y | 61 | 45 | [7 empty] | 박지웅 | 3 |  |  |  |  | Y |  | 97.75 | 11-9 | 139.18 | 0 | A |  | 1656 | 2 | 0.42 | 1570 | 2.77 | 86 | 47 | 402 | 6:42 | 18 | 18 | 0 | 0 |  | 0 | 10 |  | N2 | 2020-03-22 03:42 |  | 17 | 2020-03-22 03:26 | 33 |  |  |  |  | Y | [5 empty] | Y |  |  |  | 21.31 | 0 | [23 empty] | 0.95 | 0 | A |  |  | 12.802 | 23.301 | 52.094 | 0.198 | 4.069 | 2.235 | 1573.89 | 68 | 0 | 916 | 0 | 0 | 0 | 0 | 1333 | 0 | 300 | 419 | 0 | 0 | 19 |  |  | 12 | 0 | 1
2020-03-21 | A57706 | 1 | 저탄소 | SCR420HQ |  | Al 탈산 | B | 20 | 40 | 51400 | 80.23 | D | D | D |  | 1 | 1 |  | 1540 | 1544 | 5900 |  |  | 5900 | 58.11 | 12 | 101532 | 1627 |  | Y | 53 | 31 | [7 empty] | 김덕진 | 2 |  |  | Y |  |  |  | 106.4 | 13-3 | 0.02 | 117.61 | A |  | 1627 | 3 | 0.22 | 1590 | 1.48 | 78 | 34 | 250 | 4:10 | 16 | 17 | 119 | 0 |  | 0 |  |  | N2 | 2020-03-22 03:22 | 2020-03-22 03:58 | 36 | 2020-03-22 03:20 | 37 |  |  |  |  | Y |  |  |  | Y | [5 empty] | 0 | 186.85 | [23 empty] | 4.07 | 89.35 | A | [9 empty] | 614 | 974 | 0 | 18 | 0 | 0 | 0 | 300 | 0 | 197 | 37 | 0 | 0 | 5
2020-03-21 | B57560 | 2 | 저탄소 | AE5120HM |  | Al 탈산 | B | 16 | 7 | 51050 | 97.5 | D | D |  | D | 1 |  | 1 | 1555 | 1585 | 6700 |  |  | 6700 | 131.98 | 6 | 50766 | 1626 |  | Y | 41 | 34 |  |  | B57557 | 05 |  |  |  | 김익규 | 2 |  |  | Y |  | Y |  | 99.75 | 13-3 | 0 | 199.08 | A |  | 1644 | 1 | 0.24 | 1577 | 1.37 | 69 | 31 | 272 | 4:32 | 16 | 23 | 0 | 0 |  | 0 | 0 |  | N2 | 2020-03-22 04:21 | 2020-03-22 04:40 | 19 | 2020-03-22 04:07 | 33 |  |  |  |  | Y | [8 empty] | 4 | 0 | 29.03 | [23 empty] | 0.25 | 0.25 | A | [9 empty] | 964 | 739 | 84 | 68 | 0 | 207 | 0 | 767 | 0 | 0 | 0 | 0 | 0 | 0 |  |  | 5
2020-03-21 | A57707 | 1 | 저탄소 | SCR420HQ |  | Al 탈산 | B | 10 | 55 | 49500 | 77.02 | D | D | D |  | 1 | 1 |  | 1540 | 1565 | 5000 |  |  | 5000 | 49.25 | 12 | 101532 | 1624 |  | Y | 47 | 28 | [7 empty] | 김덕진 | 2 |  |  | Y |  |  |  | 103.6 | 12-7 | 0 | 242.97 | A |  | 1624 | 3 | 0.24 | 1594 | 1.03 | 82 | 39 | 340 | 5:40 | 16 | 16 | 120 | 0 |  | 0 |  |  | N2 | 2020-03-22 04:18 | 2020-03-22 04:58 | 40 | 2020-03-22 04:17 | 41 |  |  |  |  | Y |  |  |  | Y | [5 empty] | 0 | 211.72 | [23 empty] | 4.07 | 104.02 | A | [9 empty] | 1083 | 543 | 0 | 8 | 0 | 0 | 0 | 590 | 0 | 0 | 52 | 0 | 0 | 12
2020-03-21 | C55070 | 3 | 고탄소 | SM58CR | 연주종료 | Al 탈산 | T | 38 | 87 | 49350 | 97.32 | D | D | D |  | 1 |  | 1 | 1530 | 1549 | 6500 |  |  | 6500 | 76.33 | 31 | 85157 | 1633 |  | Y | 45 | 33 | [15 empty] | 96.5 | 11-4 | 171.12 | 0 | A |  | 1621 | 2 | 0.43 | 1563 | 1.53 | 79 | 44 | 373 | 6:13 | 18 | 18 | 0 | 0 |  | 0 | 10 |  | N2 | 2020-03-22 04:43 |  | 32 | 2020-03-22 04:28 | 47 |  |  |  |  | Y | [5 empty] | Y |  |  |  | 11.16 | 0 | [23 empty] | 0.55 | 0 | A |  |  | 14.039 | 22.312 | 52.154 | 0.241 | 3.714 | 2.337 | 1602.18 | 36 | 0 | 733 | 0 | 0 | 0 | 0 | 1093 | 0 | 301 | 202 | 0 | 0 | 18 |  |  |  | 0
2020-03-21 | B57561 | 2 | 저탄소 | AE5120HM |  | Al 탈산 | B | 18 | 59 | 48650 | 95.03 | D | D |  | D | 1 |  | 1 | 1555 | 1584 | 6400 |  |  | 6400 | 68.76 | 11 | 93071 | 1646 |  | Y | 44 | 32 | C55068 6톤받음 |  | B57558 | 05 |  |  |  | 김익규 | 3 |  |  | Y |  | Y |  | 100.45 | 12-3 | 0 | 216.12 | A |  | 1635 | 1 | 0.22 | 1569 | 0 | 61 | 31 | 244 | 4:04 | 16 | 19 | 0 | 0 |  | 0 | 0 |  | N2 | 2020-03-22 05:15 | 2020-03-22 05:40 | 25 | 2020-03-22 04:59 | 41 |  |  |  |  | Y | [8 empty] | 4.5 | 0 | 28.3 | [23 empty] | 0.21 | 0.21 | A | [9 empty] | 800 | 907 | 71 | 41 | 0 | 206 | 0 | 754 | 0 | 0 | 0 | 0 | 0 | 0 |  |  | 5
2020-03-21 | A57708 | 1 | 저탄소 | SCR420HQ |  | Al 탈산 | B | 15 | 4 | 51600 | 68.78 | D | D | D |  | 1 | 1 |  | 1540 | 1596 | 3800 |  |  | 3800 | 37.43 | 12 | 101532 | 1615 |  | Y | 39 | 21 | [7 empty] | 김덕진 | 2 |  |  | Y | [5 empty] | 0 | 192.76 | A |  | 1615 | 3 | 0.24 | 1588 | 0.96 | 76 | 34 | 285 | 4:45 | 16 | 16 | 121 | 0 |  | 0 |  |  | N2 | 2020-03-22 05:16 | 2020-03-22 05:57 | 41 | 2020-03-22 05:14 | 43 |  |  |  |  | Y |  |  |  | Y | [5 empty] | 0 | 211.86 | [23 empty] | 0 | 5.23 | A | [9 empty] | 1089 | 487 | 104 | 15 | 0 | 0 | 0 | 296 | 0 | 196 | 53 | 0 | 0 | 0 |  |  | 6
2020-03-21 | C55071 | 3 | 고탄소 | SM58CR | 연주종료 | Al 탈산 | T | 19 | 60 | 50550 | 106.35 | D | D | B |  | 1 |  | 1 | 1530 | 1546 | 6600 |  |  | 6600 | 68.65 | 35 | 96145 | 1624 |  | Y | 46 | 37 | [15 empty] | 98.15 | 11-10 | 144.66 | 0 | A |  | 1627 | 2 | 0.42 | 1561 | 1.89 | 77 | 44 | 338 | 5:38 | 18 | 18 | 0 | 0 |  | 0 | 10 |  | N2 | 2020-03-22 06:02 |  | -58 | 2020-03-22 05:36 | -32 |  |  |  |  | Y | [5 empty] | Y |  |  |  | 10.32 | 0 | [23 empty] | 1.49 | 0 | A |  |  | 12.859 | 24.117 | 50.964 | 0.242 | 3.963 | 2.113 | 1569.89 | 29 | 0 | 843 | 0 | 0 | 0 | 0 | 725 | 0 | 299 | 100 | 0 | 0 | 24 |  |  | 5 | 0.104
2020-03-21 | B57562 | 2 | 저탄소 | AE5120HM |  | Al 탈산 | B | 33 | 23 | 52250 | 100.87 | D | D |  | B | 1 |  | 1 | 1555 | 1567 | 7000 |  |  | 7000 | 75.21 | 11 | 93071 | 1635 | 367 | Y | 51 | 35 |  |  | B57559 | 05 |  |  |  | 김익규 | 2 |  |  | Y |  | Y |  | 99.75 | 12-10 | 0 | 325.79 | A |  | 1628 | 1 | 0.3 | 1573 | 1.29 | 65 | 35 | 275 | 4:35 | 16 | 16 | 0 | 0 |  | 0 | 0 |  | N2 | 2020-03-22 06:18 | 2020-03-22 06:39 | 21 | 2020-03-22 06:03 | 36 |  |  |  |  | Y | [8 empty] | 4 | 0 | 20.99 | [23 empty] | 0.05 | 0.05 | A | [9 empty] | 684 | 954 | 0 | 111 | 0 | 208 | 0 | 598 | 0 | 0 | 0 | 0 | 0 | 0 |  |  | 5
2020-03-21 | A57709 | 1 | 저탄소 | SCR420HQ |  | Al 탈산 | B | 29 | 15 | 51200 | 70.07 | D | D | B |  | 1 | 1 |  | 1540 | 1573 | 4300 |  |  | 4300 | 42.35 | 12 | 101532 | 1627 |  | Y | 41 | 26 | [15 empty] | 105.5 | 13-8 | 0.01 | 195.61 | A |  | 1624 | 3 | 0.27 | 1587 | 1.37 | 75 | 33 | 281 | 4:41 | 16 | 17 | 122 | 0 |  | 0 |  |  | N2 | 2020-03-22 06:18 | 2020-03-22 06:54 | 36 | 2020-03-22 06:16 | 38 |  |  |  |  | Y |  |  |  | Y | [5 empty] | 0 | 237.48 | [23 empty] | 0 | 0.01 | A | [9 empty] | 557 | 917 | 0 | 20 | 0 | 0 | 0 | 394 | 0 | 197 | 51 | 0 | 0 | 7 |  |  | 4
2020-03-21 | C55072 | 3 | 고탄소 | SM58CR | 연주종료 | Al 탈산 | T | 35 | 44 | 51100 | 99.8 | D | B | B |  | 1 |  | 1 | 1530 | 1552 | 6400 |  |  | 6400 | 68.52 | 34 | 93398 | 1644 |  | Y | 46 | 35 | [15 empty] | 98.5 | 12-4 | 219.51 | 0 | A |  | 1616 | 2 | 0.45 | 1557 | 1.51 | 73 | 38 | 364 | 6:04 | 18 | 18 | 0 | 0 |  | 0 | 10 |  | N2 | 2020-03-22 07:00 |  | 15 | 2020-03-22 06:45 | 30 |  |  |  |  | Y | [5 empty] | Y |  |  |  | 13.06 | 0 | [23 empty] | 1.6 | 0 | A |  |  | 13.042 | 24.088 | 50.742 | 0.211 | 3.89 | 2.106 | 1569.89 | 22 | 0 | 785 | 0 | 0 | 0 | 0 | 651 | 0 | 301 | 0 | 0 | 0 | 21 |  |  | 5 | 0.1765
2020-03-21 | B57563 | 2 | 저탄소 | AE5120HM | 잔강최소화전 | Al 탈산 | B | 32 | 45 | 50100 | 91.82 | D | B |  | B | 1 |  | 1 | 1555 | 1575 | 7500 |  |  | 7500 | 77.26 | 12 | 97070 | 1634 |  | Y | 46 | 38 |  |  | B57560 | 03 |  |  |  | 김익규 | 2 |  |  | Y |  | Y |  | 100.1 | 12-5 | 0 | 260.5 | A |  | 1638 | 1 | 0.19 | 1578 | 1.44 | 70 | 38 | 210 | 3:30 | 16 | 17 | 0 | 0 | 100 | 0 | 0 |  | N2 | 2020-03-22 07:12 | 2020-03-22 07:39 | 26 | 2020-03-22 07:00 | 38 |  |  |  |  | Y | [8 empty] | 4 | 0 | 22.18 | [23 empty] | 0.08 | 0.08 | A | [9 empty] | 819 | 904 | 50 | 40 | 0 | 176 | 0 | 923 | 0 | 0 | 0 | 0 | 0 | 5 |  |  | 4
2020-03-22 | A57710 | 1 | 저탄소 | SCR420HQ |  | Al 탈산 | B | 20 | 41 | 51000 | 81.98 | B | B | B |  | 1 | 1 |  | 1540 | 1602 | 4700 |  |  | 4700 | 55.55 | 10 | 84610 | 1615 |  | Y | 40 | 29 | [7 empty] | 이호남 | 2 |  |  | Y |  |  |  | 100.7 | 12-7 | 0 | 234.54 | A |  | 1618 | 3 | 0.27 | 1583 | 0.9 | 71 | 33 | 265 | 4:25 | 16 | 17 | 123 | 0 |  | 0 |  |  | N2 | 2020-03-22 07:27 | 2020-03-22 07:52 | 25 | 2020-03-22 07:25 | 28 |  |  |  |  | Y |  |  |  | Y | [5 empty] | 0 | 332.01 | [23 empty] | 1.24 | 0 | B | [9 empty] | 636 | 793 | 0 | 8 | 0 | 0 | 0 | 398 | 0 | 298 | 0 | 0 | 0 | 5 |  |  | 7
2020-03-22 | C55073 | 3 | 고탄소 | SM58CR | 연주종료 | Al 탈산 | T | 31 | 68 | 50250 | 91.68 | B | B | B |  | 1 |  | 1 | 1530 | 1576 | 5500 |  |  | 5500 | 57.21 | 35 | 96145 | 1642 |  | Y | 49 | 35 |  |  | C55070 | 05 |  |  |  | 박재승 | 3 |  | Y |  |  | Y |  | 102.65 | 12-3 | 86.4 | 0 | A |  | 1621 | 2 | 0.44 | 1561 | 1.67 | 77 | 44 | 361 | 6:01 | 18 | 20 | 0 | 0 |  | 0 | 10 |  | N2 | 2020-03-22 08:07 |  | 10 | 2020-03-22 07:55 | 23 |  |  |  |  | Y | [5 empty] | Y |  |  |  | 12.04 | 0 | [23 empty] | 1.6 | 0 | A |  |  | 10.481 | 26.91 | 50.207 | 0.364 | 4.79 | 1.865 | 1501.75 | 50 | 0 | 893 | 0 | 0 | 0 | 0 | 554 | 0 | 300 | 56 | 0 | 0 | 38 |  |  | 5 | 0.08
2020-03-22 | B57564 | 2 | 중탄소 | SMN440 | 잔강최소화 | Al 탈산 | B | 16 | 8 | 51400 | 85.43 | B | B |  | B | 1 |  | 1 | 1540 | 1534 | 6800 |  |  | 6800 | 72.15 | 11 | 94248 | 1636 |  | Y | 41 | 34 |  |  | B57561 | 05 |  |  |  | 임승우 | 2 |  |  |  |  | Y |  | 99.7 | 13-3 | 118.58 | 0 | A |  | 1625 | 1 | 0.25 | 1563 | 1.57 | 69 | 30 | 226 | 3:46 | 18 | 19 | 0 | 0 |  | 0 | 0 |  | AR | 2020-03-22 08:21 | 2020-03-22 08:50 | 29 | 2020-03-22 08:13 | 37 |  |  |  |  | Y | [8 empty] | 3.6 | 13.75 | 0 | [20 empty] | 0.89 |  |  | 0.03 | 0.03 | A | [9 empty] | 0 | 0 | 847 | 0 | 0 | 195 | 0 | 756 | 0 | 0 | 0 | 0 | 0 | 10 |  |  | 5
2020-03-22 | A57711 | 1 | 저탄소 | SCR420HQ |  | Al 탈산 | B | 10 | 56 | 49400 | 73.27 | B | B | B |  | 1 | 1 |  | 1540 | 1543 | 5700 |  |  | 5700 | 56.14 | 12 | 101532 | 1617 |  | Y | 40 | 31 | [7 empty] | 이호남 | 2 |  |  | Y |  |  |  | 103.5 | 12-6 | 0 | 317.5 | A |  | 1617 | 3 | 0.26 | 1582 | 1.13 | 70 | 32 | 304 | 5:04 | 16 | 17 | 124 | 0 |  | 0 |  |  | N2 | 2020-03-22 08:15 | 2020-03-22 08:52 | 37 | 2020-03-22 08:12 | 39 |  |  |  |  | Y |  |  |  | Y | [5 empty] | 0 | 263.27 | [23 empty] | 0.01 | 0 | A | [9 empty] | 305 | 1089 | 0 | 44 | 0 | 0 | 0 | 300 | 0 | 398 | 0 | 0 | 0 | 0 |  |  | 4
2020-03-22 | C55074 | 3 | 고탄소 | SM58CR | 연주종료 | Al 탈산 | T | 38 | 88 | 49800 | 95.67 | B | B | B |  | 1 |  | 1 | 1530 | 1540 | 6400 |  |  | 6400 | 62.97 | 37 | 101639 | 1634 |  | Y | 45 | 39 |  |  | C55071 | 05 |  |  |  | 박재승 | 3 |  | Y |  |  | Y |  | 100.1 | 11-7 | 319.99 | 0 | A |  | 1614 | 2 | 0.44 | 1556 | 1.45 | 72 | 40 | 377 | 6:17 | 18 | 19 | 0 | 0 |  | 0 | 10 |  | N2 | 2020-03-22 09:17 |  | 13 | 2020-03-22 09:05 | 25 |  |  |  |  | Y | [5 empty] | Y |  |  |  | 11.65 | 0 | [23 empty] | 1.6 | 0 | A |  |  | 8.328 | 28.045 | 51.269 | 0.317 | 6.156 | 1.828 | 1458.08 | 34 | 0 | 874 | 0 | 0 | 0 | 0 | 597 | 0 | 299 | 77 | 0 | 0 | 15 |  |  | 5 | 0.084
2020-03-22 | A57712 | 1 | 저탄소 | SCR420HQ | TUNDISH교체전 | Al 탈산 | B | 15 | 5 | 52000 | 76.32 | B | B | B |  | 1 | 1 |  | 1540 | 1562 | 5000 |  |  | 5000 | 48.72 | 13 | 102623 | 1620 |  | Y | 39 | 28 | [7 empty] | 이호남 | 2 |  |  | Y |  |  |  | 107.45 | 14-3 | 0 | 231.14 | A |  | 1620 | 3 | 0.26 | 1580 | 1.14 | 68 | 31 | 285 | 4:45 | 16 | 17 | 125 | 0 |  | 0 |  |  | N2 | 2020-03-22 09:18 | 2020-03-22 09:48 | 30 | 2020-03-22 09:16 | 32 |  |  |  |  | Y |  |  |  | Y | [5 empty] | 0 | 302.14 | [23 empty] | 0.04 | 0 | A | [9 empty] | 656 | 939 | 0 | 43 | 0 | 0 | 0 | 456 | 0 | 368 | 0 | 0 | 0 | 0 |  |  | 4
2020-03-22 | B57565 | 2 | 중탄소 | SMN440 |  | Al 탈산 | B | 18 | 60 | 48400 | 97.45 | B | B |  | B | 1 |  | 1 | 1540 | 1547 | 6800 |  |  | 6800 | 69.6 | 13 | 97704 | 1634 |  | Y | 49 | 35 |  |  | B57562 | 05 |  |  |  | 임승우 | 2 |  |  |  |  | Y |  | 105.5 | 12-7 | 237.13 | 0 | A |  | 1614 | 1 | 0.14 | 1562 | 1.1 | 68 | 41 | 180 | 3:00 | 18 | 19 | 0 | 0 |  | 0 | 0 |  | AR | 2020-03-22 09:41 | 2020-03-22 09:52 | 12 | 2020-03-22 09:33 | 19 |  |  |  |  | Y | [8 empty] | 4.2 | 17.33 | 0 | [20 empty] | 1.04 |  |  | 0.03 | 0.03 | A | [9 empty] | 0 | 0 | 722 | 30 | 0 | 200 | 0 | 728 | 0 | 0 | 0 | 0 | 0 | 5 |  |  | 4
2020-03-22 | C55075 | 3 | 고탄소 | SM58CR | TUNDISH교체전 | Al 탈산 | T | 19 | 61 | 50950 | 92.87 | B | B | B |  | 1 |  | 1 | 1530 | 1544 | 6700 |  |  | 6700 | 71.74 | 34 | 93398 | 1632 |  | Y | 44 | 37 |  |  | C55072 | 05 |  |  |  | 박재승 | 3 |  | Y |  |  | Y |  | 101.45 | 12-3 | 181.32 | 0 | A |  | 1628 | 2 | 0.43 | 1556 | 1.85 | 72 | 40 | 364 | 6:04 | 18 | 24 | 0 | 0 |  | 0 | 10 |  | N2 | 2020-03-22 10:30 |  | 6 | 2020-03-22 10:19 | 16 |  |  |  |  | Y | [5 empty] | Y |  |  |  | 13.54 | 0 | [23 empty] | 1.6 | 0 | A |  |  | 9.755 | 27.366 | 49.961 | 0.345 | 5.121 | 1.825 | 1482.44 | 72 | 0 | 874 | 0 | 0 | 0 | 0 | 510 | 0 | 301 | 33 | 0 | 0 | 22 |  |  | 5 | 0.113
2020-03-22 | A57713 | 1 | 중탄소 | SBMA75 | TUNDISH교체 | Al 탈산 | B | 29 | 16 | 51700 | 94.02 | B | B | B |  | 1 | 1 |  | 1530 | 1562 | 6300 |  |  | 6300 | 74.46 | 10 | 84610 | 1633 |  | Y | 41 | 33 | [7 empty] | 이호남 | 2 |  |  |  |  | Y |  | 99.5 | 13-1 | 0 | 215.35 | A |  | 1624 | 3 | 0.25 | 1575 | 0.96 | 84 | 35 | 261 | 4:21 | 16 | 18 | 126 | 0 |  | 0 |  |  | N2 | 2020-03-22 10:34 | 2020-03-22 11:08 | 35 | 2020-03-22 10:32 | 37 | [14 empty] | 0 | 404.91 | [19 empty] | 2.2 |  |  |  | 0.01 | 0 | A | [9 empty] | 68 | 0 | 553 | 67 | 0 | 0 | 0 | 524 | 0 | 351 | 0 | 0 | 0 | 19 |  |  | 9 |  | 1
2020-03-22 | B57566 | 2 | 중탄소 | SMN440 |  | Al 탈산 | B | 33 | 24 | 52350 | 86.98 | B | B |  | B | 1 |  | 1 | 1540 | 1545 | 6300 |  |  | 6300 | 63.54 | 17 | 99144 | 1625 |  | Y | 41 | 32 |  |  | B57563 | 05 |  |  |  | 임승우 | 2 |  |  |  |  | N |  | 106.45 | 13-7 | 248.74 | 0 | A |  | 1613 | 1 | 0.33 | 1558 | 1.29 | 64 | 36 | 337 | 5:37 | 18 | 19 | 0 | 0 |  | 0 | 0 |  | AR | 2020-03-22 10:38 | 2020-03-22 10:58 | 19 | 2020-03-22 10:30 | 28 |  |  |  |  | Y | [8 empty] | 3 | 15.73 | 0 | [20 empty] | 1.07 |  |  | 0.02 | 0.02 | B | [9 empty] | 0 | 0 | 748 | 0 | 0 | 221 | 0 | 760 | 0 | 0 | 0 | 0 | 0 | 0 |  |  | 2
2020-03-22 | A57714 | 1 | 중탄소 | SBMA75 |  | Al 탈산 | B | 20 | 42 | 51000 | 109.8 | B | B |  | B | 1 |  | 1 | 1530 | 1554 | 6200 |  |  | 6200 | 61.06 | 12 | 101532 | 1642 |  | Y | 45 | 40 | [7 empty] | 이호남 | 2 |  |  |  |  | Y |  | 107.65 | 13-4 | 0 | 213.36 | A |  | 1617 | 1 | 0.13 | 1567 | 0.71 | 76 | 44 | 213 | 3:33 | 16 | 16 | 0 | 0 | 85 | 0 | 0 |  | N2 | 2020-03-22 11:51 | 2020-03-22 12:11 | 19 | 2020-03-22 11:44 | 27 |  |  |  |  | Y | [8 empty] | 4 | 0.38 | 19.67 | [23 empty] | 0.03 | 0.03 | A | [9 empty] | 0 | 0 | 235 | 100 | 0 | 0 | 0 | 399 | 0 | 304 | 0 | 0 | 0 | 0 |  |  | 5
2020-03-22 | B57567 | 2 | 중탄소 | SMN440 |  | Al 탈산 | B | 32 | 46 | 50000 | 89.97 | B | B | B |  | 1 |  | 1 | 1540 | 1534 | 6600 |  |  | 6600 | 66.57 | 17 | 99144 | 1625 |  | Y | 41 | 33 |  |  | C55073 | 05 |  |  |  | 임승우 | 2 | [6 empty] | 94 | 11-9 | 217.59 | 0 | A |  | 1605 | 2 | 0.4 | 1549 | 1.33 | 55 | 24 | 338 | 5:38 | 18 | 18 | 0 | 0 |  | 0 | 10 |  | AR | 2020-03-22 11:40 | 2020-03-22 12:04 | 24 | 2020-03-22 11:32 | 32 |  |  |  |  | N | 용강쫓김및 기중기간섭으로 투입못함 |  |  |  |  | N |  |  |  | 4.49 | 0 | [20 empty] | 0.87 |  |  | 1.6 | 0 | B | [9 empty] | 0 | 0 | 567 | 0 | 0 | 176 | 0 | 1115 | 0 | 303 | 0 | 0 | 0 | 0 |  |  | 5
2020-03-22 | C55076 | 3 | 중탄소 | SM45CB | 연주시작 | Si 탈산 | T | 35 | 45 | 5050 | 113.52 | B | B | B |  | 1 |  | 1 | 1535 | 1551 | 8800 |  |  | 8800 | 91.53 | 35 | 96145 | 1647 |  | Y | 73 | 48 |  |  | C55074 | 05 |  |  |  | 박재승 | 3 |  | N | Y |  |  |  | 146 |  | 295.92 | 0 | A |  | 1636 | 2 | 0.48 | 1584 | 2.26 | 91 | 47 | 366 | 6:06 | 7 | 8 | 0 | 0 |  | 0 | 10 |  | N2 | 2020-03-22 12:26 |  | 13 | 2020-03-22 12:08 | 32 |  |  |  |  | Y | [5 empty] | Y |  |  |  | 2.31 | 0 | [23 empty] | 1.6 | 0 | A | [9 empty] | 0 | 0 | 19 | 0 | 0 | 0 | 0 | 334 | 0 | 0 | 109 | 0 | 0 | 16 |  |  | 9 |  | 1
2020-03-22 | A57715 | 1 | 중탄소 | SBMA75 |  | Al 탈산 | B | 10 | 57 | 49900 | 131.3 | B | B |  | B | 1 |  | 1 | 1530 | 1587 | 5600 |  |  | 5600 | 66.19 | 10 | 84610 | 1639 |  | Y | 69 | 32 | [7 empty] | 이호남 | 2 |  |  |  |  | Y |  | 90.95 | 11-4 | 0 | 295.6 | A |  | 1607 | 1 | 0.16 | 1559 | 1.35 | 68 | 43 | 212 | 3:32 | 16 | 17 | 0 | 0 |  | 0 | 0 |  | N2 | 2020-03-22 13:09 | 2020-03-22 13:15 | 6 | 2020-03-22 12:57 | 18 |  |  |  |  | Y | [8 empty] | 5 | 0 | 20.54 | [23 empty] | 0.05 | 0.05 | A | [9 empty] | 0 | 0 | 1449 | 0 | 0 | 0 | 0 | 548 | 0 | 298 | 0 | 0 | 0 | 16 |  |  | 5
2020-03-22 | B57568 | 2 | 중탄소 | SMN440 |  | Al 탈산 | B | 16 | 9 | 51300 | 85.07 | B | B |  | B | 1 |  | 1 | 1540 | 1557 | 5700 |  |  | 5700 | 61.32 | 15 | 92952 | 1627 |  | Y | 36 | 29 | [7 empty] | 임승우 | 2 |  |  |  |  | Y |  | 105.2 | 13-9 | 133.35 | 0 | A |  | 1622 | 1 | 0.49 | 1566 | 1.38 | 72 | 35 | 326 | 5:26 | 18 | 19 | 0 | 0 |  | 0 | 0 |  | AR | 2020-03-22 12:35 | 2020-03-22 13:03 | 28 | 2020-03-22 12:23 | 40 |  |  |  |  | Y | [8 empty] | 3.3 | 15.82 | 0 | [20 empty] | 1.22 |  |  | 0.03 | 0.03 | A | [9 empty] | 0 | 0 | 659 | 0 | 0 | 225 | 0 | 740 | 0 | 0 | 0 | 0 | 0 | 5 |  |  | 4
2020-03-22 | C55077 | 3 | 중탄소 | SM45CB | 연주종료 | Si 탈산 | T | 31 | 69 | 49800 | 68.37 | B | B | B |  | 1 |  | 1 | 1535 | 1563 | 5100 |  |  | 5100 | 54.61 | 34 | 93398 | 1637 |  | Y | 46 | 28 |  |  | C55075 | 05 |  |  |  | 박재승 | 3 |  |  | Y |  | Y |  | 97.5 | 11-8 | 198.1 | 0 | A |  | 1614 | 2 | 0.47 | 1614 | 0 | 121 | 28 | 369 | 6:09 | 7 | 9 | 0 | 0 |  | 0 | 5 |  | N2 | 2020-03-22 13:04 |  | 49 | 2020-03-22 13:01 | 51 |  |  |  |  | Y | [5 empty] | Y |  |  |  | 2.83 | 0 | [23 empty] | 1.6 | 0 | A | [9 empty] | 0 | 0 | 22 | 0 | 0 | 0 | 0 | 901 | 0 | 0 | 32 | 0 | 0 | 0 |  |  | 5
2020-03-22 | A57716 | 1 | 중탄소 | SBMA75 |  | Al 탈산 | B | 1 | 1 | 52700 | 96.5 | B | B |  | B | 1 |  | 1 | 1530 | 1572 | 5400 |  |  | 5400 | 53.19 | 12 | 101532 | 1640 |  | Y | 40 | 30 | [7 empty] | 이호남 | 2 |  |  |  |  | Y |  | 94.75 | 12-9 | 0 | 191.23 | A |  | 1614 | 1 | 0.17 | 1557 | 1.63 | 66 | 27 | 257 | 4:17 | 16 | 16 | 0 | 0 | 100 | 0 | 0 |  | N2 | 2020-03-22 13:45 | 2020-03-22 14:12 | 27 | 2020-03-22 13:32 | 40 | [14 empty] | 0 | 23.18 | [23 empty] | 0.08 | 0.08 | B | [9 empty] | 50 | 0 | 1569 | 0 | 0 | 0 | 0 | 808 | 0 | 298 | 0 | 0 | 0 | 10 |  |  | 5
2020-03-22 | B57569 | 2 | 중탄소 | SMN440 |  | Al 탈산 | B | 18 | 61 | 48500 | 87.28 | B | B | B |  | 1 |  | 1 | 1540 | 1516 | 7200 |  |  | 7200 | 76.39 | 11 | 94248 | 1627 | 368 | Y | 48 | 34 | [7 empty] | 임승우 | 2 | [6 empty] | 96.6 | 11-9 | 290.74 | 0 | A |  | 1622 | 2 | 0.43 | 1622 | 0 | 128 | 29 | 299 | 4:59 | 18 | 18 | 0 | 0 |  | 0 |  |  | AR | 2020-03-22 13:44 | 2020-03-22 14:17 | 32 | 2020-03-22 13:42 | 35 |  |  |  |  | Y | [5 empty] | N |  |  |  | 6.6 | 0 | [20 empty] | 0.78 |  |  | 0.01 | 0 | A | [9 empty] | 0 | 0 | 356 | 0 | 0 | 179 | 0 | 1446 | 0 | 664 | 0 | 0 | 0 | 0
2020-03-22 | C55078 | 3 | 중탄소 | SM45CB | 연주종료 | Si 탈산 | T | 38 | 89 | 49300 | 82.92 | B | B | C |  | 1 |  | 1 | 1535 | 1542 | 6400 |  |  | 6400 | 66.57 | 35 | 96145 | 1624 | 371 | N | 45 | 35 | [15 empty] | 99.35 | 11-6 | 116.18 | 0 | A |  | 1601 | 2 | 0.45 | 1563 | 1.19 | 70 | 26 | 329 | 5:29 | 7 | 7 | 0 | 0 |  | 0 | 6 |  | N2 | 2020-03-22 14:23 |  | 38 | 2020-03-22 14:17 | 44 |  |  |  |  | Y | [5 empty] | Y |  |  |  | 3.46 | 0 | [23 empty] | 0 | 0 | A | [9 empty] | 0 | 0 | 0 | 0 | 0 | 0 | 0 | 715 | 0 | 0 | 83 | 0 | 0 | 16 |  |  | 6
2020-03-22 | A57717 | 1 | 중탄소 | SBMA75 |  | Al 탈산 | B | 15 | 6 | 53200 | 103.02 | B | B |  | C | 1 |  | 1 | 1530 | 1572 | 6000 |  |  | 6000 | 70.91 | 10 | 84610 | 1623 |  | Y | 43 | 33 | [7 empty] | 이호남 | 2 |  |  | Y |  |  |  | 102.8 | 13-7 | 0 | 292.76 | A |  | 1616 | 1 | 0.1 | 1563 | 0.98 | 72 | 33 | 349 | 5:49 | 16 | 16 | 0 | 0 |  | 0 | 0 |  | N2 | 2020-03-22 14:47 | 2020-03-22 15:10 | 23 | 2020-03-22 14:35 | 35 |  |  |  |  | Y | [9 empty] | 9.15 | 1.32 | [23 empty] | 0.05 | 0.05 | A | [9 empty] | 26 | 0 | 1608 | 0 | 0 | 0 | 0 | 656 | 0 | 450 | 0 | 0 | 0 | 42
2020-03-22 | B57570 | 2 | 중탄소 | SMN440 |  | Al 탈산 | B | 33 | 25 | 52050 | 102.17 | B | C | C |  | 1 |  | 1 | 1540 | 1525 | 7800 |  |  | 7800 | 82.76 | 11 | 94248 | 1646 |  | Y | 46 | 39 | [7 empty] | 임승우 | 2 |  |  |  |  | N |  | 98.05 | 12-7 | 224.37 | 0 | A |  | 1619 | 2 | 1000 | 1571 | 0 | 77 | 35 |  | : | 18 | 20 | 0 | 0 |  | 0 |  |  | AR | 2020-03-22 15:00 | 2020-03-22 15:25 | 25 | 2020-03-22 14:56 | 29 |  |  |  |  | Y | [9 empty] | 2.22 | 0 | [20 empty] | 1.35 |  |  | 0.01 | 0 | A | [9 empty] | 0 | 0 | 1417 | 0 | 0 | 219 | 0 | 695 | 0 | 0 | 0 | 0 | 0 | 25
2020-03-22 | A57718 | 1 | 중탄소 | SBMA75 |  | Al 탈산 | B | 29 | 17 | 51500 | 98 | C | C |  | C | 1 |  | 1 | 1530 | 1551 | 6900 |  |  | 6900 | 67.96 | 12 | 101532 | 1613 |  | Y | 47 | 38 | [7 empty] | 박안희 | 2 |  |  | Y |  |  |  | 108.95 | 14-1 | 0 | 394.24 | A |  | 1627 | 1 | 0.17 | 1572 | 1.2 | 81 | 41 | 252 | 4:12 | 16 | 17 | 0 | 0 |  | 0 | 0 |  | N2 | 2020-03-22 15:49 | 2020-03-22 16:11 | 22 | 2020-03-22 15:38 | 33 |  |  |  |  | Y | [9 empty] | 9.15 | 0 | [23 empty] | 0.09 | 0.09 | A | [9 empty] | 82 | 0 | 1627 | 0 | 0 | 0 | 0 | 550 | 0 | 395 | 0 | 0 | 0 | 16
2020-03-22 | C55079 | 3 | 중탄소 | SM45CB | 연주종료 | Si 탈산 | T | 19 | 62 | 50800 | 81.55 | C | C | C |  | 1 |  | 2 | 1535 | 1563 | 6100 |  |  | 6100 | 65.31 | 34 | 93398 | 1617 |  | Y | 49 | 34 |  |  |  | 05 |  |  |  |  | 2 |  | Y |  |  | Y |  | 99.3 | 12-1 | 171.82 | 0 | A |  | 1550 | 2 | 0.45 | 1550 | 0 | 57 | 17 | 379 | 6:19 | 7 | 7 | 0 | 0 |  | 0 |  |  | N2 | 2020-03-22 15:33 |  | 33 | 2020-03-22 15:23 | 43 |  |  |  |  | N | R/H 원바디교체로 2호기용강 진공대기 |  |  |  |  | Y |  |  |  | 5.92 | 0 | [23 empty] | 0.02 | 0 | A | [9 empty] | 0 | 0 | 270 | 0 | 0 | 0 | 0 | 591 | 0 | 0 | 99 | 0 | 0 | 62 |  |  | 6
2020-03-22 | B57571 | 2 | 중탄소 | SMN440 | TUNDISH교체전 | Al 탈산 | B | 32 | 47 | 49600 | 100.15 | C | C | C |  | 1 |  | 1 | 1540 | 1565 | 6900 |  |  | 6900 | 63.12 | 14 | 109311 | 1634 |  | Y | 54 | 37 | [7 empty] | 고승만 | 2 |  |  |  |  | Y |  | 104 | 12-9 | 199.33 | 0 | A |  | 1620 | 2 | 0.42 | 1620 | 0 | 126 | 34 | 367 | 6:07 | 18 | 18 | 0 | 0 |  | 0 |  |  | AR | 2020-03-22 15:59 | 2020-03-22 16:38 | 39 | 2020-03-22 15:58 | 39 |  |  |  |  | Y | [9 empty] | 5.17 | 0 | [20 empty] | 1.16 |  |  | 0 | 0 | A | [9 empty] | 0 | 0 | 1221 | 0 | 0 | 190 | 0 | 1208 | 0 | 565 | 251 | 0 | 0 | 20
2020-03-22 | A57719 | 1 | 중탄소 | SBMA75 |  | Al 탈산 | B | 10 | 58 | 49900 | 101.35 | C | C |  | C | 1 |  | 1 | 1530 | 1550 | 5900 |  |  | 5900 | 58.02 | 12 | 101694 | 1628 |  | Y | 45 | 31 | [7 empty] | 박안희 | 2 |  |  | Y |  |  |  | 104.6 | 12-7 | 4.11 | 80.05 | A |  | 1614 | 1 | 0.14 | 1560 | 0 | 69 | 39 | 273 | 4:33 | 18 | 18 | 0 | 0 |  | 0 | 0 |  | N2 | 2020-03-22 16:57 | 2020-03-22 17:16 | 19 | 2020-03-22 16:46 | 30 |  |  |  |  | Y | [9 empty] | 9.7 | 0.1 | [23 empty] | 0.09 | 0.09 | A | [9 empty] | 55 | 0 | 1562 | 0 | 0 | 0 | 0 | 599 | 0 | 297 | 0 | 0 | 0 | 11
2020-03-22 | C55080 | 3 | 중탄소 | SM45CB | 연주종료 | Si 탈산 | T | 35 | 46 | 50500 | 76.32 | C | C | C |  | 1 |  | 1 | 1535 | 1583 | 6100 |  |  | 6100 | 63.45 | 35 | 96145 | 1790 |  | Y | 43 | 33 |  |  |  | 05 |  |  |  |  | 2 |  | Y |  |  | Y |  | 99.35 | 12-4 | 226.94 | 0 | A |  | 1602 | 2 | 0.44 | 1563 | 1.39 | 70 | 28 | 403 | 6:43 | 7 | 7 | 0 | 0 |  | 0 | 6 |  | N2 | 2020-03-22 16:34 |  | 38 | 2020-03-22 16:28 | 44 |  |  |  |  | Y | [5 empty] | Y |  |  |  | 3.92 | 0 | [23 empty] | 0 | 0 | A | [9 empty] | 0 | 0 | 157 | 0 | 0 | 0 | 0 | 581 | 0 | 200 | 0 | 0 | 0 | 46 |  |  | 5
2020-03-22 | B57572 | 2 | 중탄소 | SM45C | TUNDISH교체 | Si 탈산 | B | 16 | 10 | 50950 | 133.7 | C | C |  | C | 1 |  | 1 | 1540 | 1535 | 9000 |  |  | 9000 | 92.71 | 12 | 97079 | 1675 |  | Y | 73 | 45 | [7 empty] | 고승만 | 2 |  |  |  |  | Y |  |  |  | 304.59 | 0 | A |  | 1654 | 1 | 0.19 | 1589 | 1.56 | 96 | 49 | 216 | 3:36 | 15 | 20 | 0 | 0 | 40 | 0 | 0 |  | N2 | 2020-03-22 17:41 | 2020-03-22 18:15 | 34 | 2020-03-22 17:20 | 55 |  |  |  |  | Y | [9 empty] | 0 | 11.05 | [19 empty] | 2.71 | 2.25 |  |  | 0.29 | 0.29 | A | [9 empty] | 0 | 0 | 21 | 0 | 0 | 184 | 0 | 503 | 0 | 408 | 0 | 0 | 0 | 49 |  |  | 9 |  | 1
2020-03-22 | A57720 | 1 | 중탄소 | SBMA75 | TUNDISH교체전 | Al 탈산 | B | 1 | 2 | 53150 | 104.55 | C | C |  | C | 1 |  | 1 | 1530 | 1514 | 8000 |  |  | 8000 | 81.7 | 12 | 97918 | 1613 |  | Y | 66 | 45 | [7 empty] | 박안희 | 2 |  |  | Y | [5 empty] | 0 | 307 | A |  | 1614 | 1 | 0.22 | 1562 | 1.57 | 71 | 35 | 271 | 4:31 | 16 | 16 | 0 | 0 |  | 0 | 0 |  | N2 | 2020-03-22 18:02 | 2020-03-22 18:19 | 17 | 2020-03-22 17:51 | 28 |  |  |  |  | Y | [9 empty] | 0 | 8.77 | [23 empty] | 0.06 | 0.06 | A | [9 empty] | 102 | 0 | 1774 | 0 | 0 | 0 | 0 | 1092 | 0 | 671 | 0 | 0 | 0 | 36
2020-03-22 | C55081 | 3 | 중탄소 | SM45CB | 연주종료 | Si 탈산 | T | 31 | 70 | 48900 | 68.57 | C | C | C |  | 1 |  | 1 | 1535 | 1617 | 4500 |  |  | 4500 | 33.43 | 49 | 134603 | 1626 |  | Y | 41 | 26 |  |  |  | 05 |  |  |  |  | 2 |  |  |  |  | Y |  | 99.9 | 11-10 | 135.5 | 0 | A |  | 1605 | 2 | 0.46 | 1569 | 1.71 | 76 | 27 | 419 | 6:59 | 7 | 7 | 0 | 0 |  | 0 | 7 |  | N2 | 2020-03-22 17:31 |  | 48 | 2020-03-22 17:24 | 54 |  |  |  |  | Y | [5 empty] | Y |  |  |  | 3.83 | 0 | [23 empty] | 0.01 | 0 | A | [9 empty] | 0 | 0 | 234 | 0 | 0 | 0 | 0 | 576 | 0 | 201 | 0 | 0 | 0 | 54 |  |  | 5
2020-03-22 | B57573 | 2 | 중탄소 | SM45C |  | Si 탈산 | B | 18 | 62 | 48300 | 100.97 | C | C |  | C | 1 |  | 1 | 1540 | 1576 | 5600 |  |  | 5600 | 59.36 | 12 | 94340 | 1646 |  | N | 45 | 32 | [7 empty] | 고승만 | 2 |  |  |  |  | Y |  | 104.8 | 12-6 | 257.68 | 0 | A |  | 1570 | 1 | 1000 | 1565 | 0 | 72 | 29 |  | : | 15 | 15 | 0 | 0 |  | 0 | 0 |  | N2 | 2020-03-22 18:28 | 2020-03-22 19:24 | 56 | 2020-03-22 18:11 | 73 |  |  |  |  | Y | [9 empty] | 0 | 0.31 | [23 empty] | 0.35 | 0.35 | A | [9 empty] | 0 | 0 | 5 | 0 | 0 | 183 | 0 | 800 | 0 | 467 | 0 | 0 | 0 | 21
2020-03-22 | C55082 | 3 | 중탄소 | SM45C | 연주종료 | Si 탈산 | T | 38 | 90 | 49750 | 78.72 | C | C | C |  | 1 |  | 1 | 1535 | 1566 | 6300 |  |  | 6300 | 109.21 | 21 | 57687 | 1566 |  | Y | 47 | 33 |  |  |  | 05 |  |  |  |  | 2 |  |  |  |  | Y |  | 98.35 | 11-5 | 122.49 | 0 | A |  | 1609 | 2 | 0.45 | 1566 | 1.59 | 73 | 32 | 343 | 5:43 | 10 | 10 | 0 | 0 |  | 0 | 5 |  | N2 | 2020-03-22 18:45 |  | 41 | 2020-03-22 18:39 | 46 |  |  |  |  | Y | [5 empty] | Y |  |  |  | 4.33 | 0 | [23 empty] | 0 | 0 | A | [9 empty] | 0 | 0 | 234 | 0 | 0 | 0 | 0 | 436 | 0 | 199 | 0 | 0 | 0 | 34 |  |  | 5
2020-03-22 | A57721 | 1 | 저탄소 | 16MNCR5HM | TUNDISH교체 | Al 탈산 | B | 15 | 7 | 51900 | 97.1 | C | C |  | C | 1 |  | 1 | 1540 | 1563 | 7900 |  |  | 7900 | 77.81 | 12 | 101532 | 1657 |  | Y | 47 | 37 | [7 empty] | 박안희 | 2 |  |  | Y |  | N |  | 107.2 | 14-2 | 0 | 291.59 | A |  | 1664 | 1 | 0.15 | 1601 | 1.33 | 88 | 33 | 298 | 4:58 | 16 | 18 | 0 | 0 |  | 0 | 0 |  | N2 | 2020-03-22 19:18 | 2020-03-22 19:48 | 30 | 2020-03-22 19:08 | 41 |  |  |  |  | Y | [9 empty] | 7.69 | 3.9 | [19 empty] | 2.33 | 1.38 |  |  | 0.06 | 0.06 | A | [9 empty] | 307 | 1240 | 80 | 1282 | 0 | 0 | 0 | 301 | 0 | 296 | 0 | 0 | 0 | 0 |  |  | 7 |  | 1
2020-03-22 | B57574 | 2 | 중탄소 | SM45C |  | Si 탈산 | B | 33 | 26 | 55600 | 93.17 | C | C | C |  | 1 |  | 1 | 1540 | 1574 | 5600 |  |  | 5600 | 56.53 | 12 | 99060 | 1637 | 366 | Y | 59 | 31 | [7 empty] | 고승만 | 2 |  |  |  |  | Y |  | 92.7 | 12-1 | 204.55 | 0 | A |  | 1615 | 2 | 0.44 | 1615 | 0 | 122 | 22 | 315 | 5:15 | 15 | 15 | 0 | 0 |  | 0 |  |  | N2 | 2020-03-22 19:20 | 2020-03-22 20:26 | 66 | 2020-03-22 19:19 | 67 | [14 empty] | 5.72 | 0 | [23 empty] | 0.01 | 0 | A | [9 empty] | 0 | 0 | 0 | 0 | 0 | 178 | 0 | 505 | 0 | 450 | 0 | 0 | 0 | 16
2020-03-22 | C55083 | 3 | 중탄소 | SM45C | 연주종료 | Si 탈산 | T | 19 | 63 | 50000 | 82.47 | C | C | C |  | 1 |  | 1 | 1535 | 1576 | 6200 |  |  | 6200 | 62.07 | 33 | 99891 | 1633 |  | N | 41 | 34 |  |  |  | 05 |  |  |  |  | 2 |  | Y |  |  | Y |  | 97.7 | 11-9 | 179.56 | 0 | A |  | 1604 | 2 | 0.44 | 1564 | 1.21 | 71 | 31 | 378 | 6:18 | 10 | 10 | 0 | 0 |  | 0 | 8 |  | N2 | 2020-03-22 20:01 |  | 30 | 2020-03-22 19:53 | 38 |  |  |  |  | Y | [5 empty] | Y |  |  |  | 4.72 | 0 | [23 empty] | 0 | 0 | A | [9 empty] | 0 | 0 | 18 | 0 | 0 | 0 | 0 | 370 | 0 | 201 | 0 | 0 | 0 | 35 |  |  | 5
2020-03-22 | A57722 | 1 | 저탄소 | 16MNCR5HM |  | Al 탈산 | B | 29 | 18 | 51500 | 100.7 | C | C |  | C | 1 |  | 1 | 1540 | 1546 | 7100 |  |  | 7100 | 69.93 | 12 | 101532 | 1652 |  | Y | 43 | 36 | [7 empty] | 박안희 | 2 |  |  |  |  | Y |  | 101.05 | 13-2 | 0 | 275.86 | A |  | 1646 | 1 | 0.14 | 1580 | 1.46 | 67 | 21 | 307 | 5:07 | 16 | 17 | 0 | 0 |  | 0 | 0 |  | N2 | 2020-03-22 20:30 | 2020-03-22 20:56 | 26 | 2020-03-22 20:09 | 47 |  |  |  |  | Y | [9 empty] | 7.88 | 1.35 | [23 empty] | 0.31 | 0.31 | A | [9 empty] | 680 | 799 | 0 | 1177 | 0 | 0 | 0 | 518 | 0 | 296 | 0 | 0 | 0 | 0 |  |  | 5
2020-03-22 | B57575 | 2 | 중탄소 | SM45C |  | Si 탈산 | B | 32 | 48 | 50450 | 108.27 | C | C |  | C | 1 |  | 1 | 1540 | 1554 | 6600 |  |  | 6600 | 71.88 | 12 | 91824 | 1625 |  | Y | 67 | 45 | [7 empty] | 고승만 | 2 |  |  |  |  | Y |  | 93.25 | 11-8 | 309.91 | 0 | A |  | 1616 | 1 | 0.13 | 1566 | 1.64 | 73 | 30 | 169 | 2:49 | 15 | 16 | 0 | 0 | 60 | 0 | 0 |  | N2 | 2020-03-22 20:45 | 2020-03-22 21:25 | 40 | 2020-03-22 20:36 | 49 | [14 empty] | 0 | 9.02 | [23 empty] | 0.22 | 0.22 | A | [9 empty] | 0 | 0 | 22 | 0 | 0 | 185 | 0 | 504 | 0 | 466 | 0 | 0 | 0 | 36
2020-03-22 | C55084 | 3 | 중탄소 | SM45C | 연주종료 | Si 탈산 | T | 35 | 47 | 49600 | 75.13 | C | C | C |  | 1 |  | 1 | 1535 | 1587 | 5200 |  |  | 5200 | 57.36 | 33 | 90651 | 1639 |  | Y | 47 | 32 |  |  |  | 05 |  |  |  |  | 2 |  | Y |  |  | Y |  | 101.25 | 12-6 | 171.72 | 0 | A |  | 1600 | 2 | 0.45 | 1558 | 2 | 65 | 24 | 362 | 6:02 | 10 | 10 | 0 | 0 |  | 0 | 7 |  | N2 | 2020-03-22 21:04 |  | 34 | 2020-03-22 20:57 | 41 |  |  |  |  | Y | [5 empty] | Y |  |  |  | 4.33 | 0 | [23 empty] | 1 | 0 | A | [9 empty] | 0 | 0 | 314 | 0 | 0 | 0 | 0 | 402 | 0 | 200 | 0 | 0 | 0 | 52 |  |  | 5
2020-03-22 | A57723 | 1 | 저탄소 | 16MNCR5HM |  | Al 탈산 | B | 10 | 59 | 49900 | 99.63 | C | C |  | C | 1 |  | 1 | 1540 | 1549 | 6700 |  |  | 6700 | 79.19 | 10 | 84610 | 1652 |  | Y | 45 | 35 | [7 empty] | 박안희 | 2 |  |  |  |  | Y |  | 98.95 | 12-1 | 0 | 342.84 | A |  | 1641 | 1 | 0.16 | 1579 | 1.41 | 66 | 23 | 292 | 4:52 | 16 | 17 | 0 | 0 | 23 | 0 | 0 |  | N2 | 2020-03-22 21:36 | 2020-03-22 22:03 | 27 | 2020-03-22 21:18 | 45 |  |  |  |  | Y | [9 empty] | 7.82 | 0.33 | [23 empty] | 0.35 | 0.35 | A | [9 empty] | 615 | 799 | 0 | 1242 | 0 | 0 | 0 | 300 | 0 | 298 | 0 | 0 | 0 | 0 |  |  | 5
2020-03-22 | B57576 | 2 | 중탄소 | SM45C |  | Si 탈산 | B | 16 | 11 | 50550 | 110.35 | C | C |  | C | 1 |  | 1 | 1540 | 1545 | 6700 |  |  | 6700 | 72.34 | 14 | 92617 | 1644 |  | Y | 57 | 36 | [7 empty] | 고승만 | 2 |  |  |  |  | Y |  | 97.05 | 12-9 | 215.79 | 0 | A |  | 1618 | 1 | 0.17 | 1567 | 1.57 | 74 | 42 | 128 | 2:08 | 15 | 15 | 0 | 0 |  | 0 | 0 |  | N2 | 2020-03-22 22:02 | 2020-03-22 22:24 | 23 | 2020-03-22 21:48 | 36 |  |  |  |  | Y | [9 empty] | 0 | 8.17 | [23 empty] | 0.1 | 0.1 | A | [9 empty] | 0 | 0 | 272 | 0 | 0 | 179 | 0 | 502 | 0 | 508 | 0 | 0 | 0 | 44
2020-03-22 | C55085 | 3 | 중탄소 | SM45C | TUNDISH교체전 | Si 탈산 | T | 31 | 71 | 50100 | 80.27 | C | C | D |  | 1 |  | 1 | 1535 | 1571 | 5600 |  |  | 5600 | 58.25 | 35 | 96145 | 1620 |  | Y | 43 | 30 |  |  |  | 05 |  |  |  |  | 2 |  | Y |  |  | Y |  | 99.85 | 11-10 | 167.85 | 0 | A |  | 1610 | 2 | 0.43 | 1568 | 1.62 | 75 | 28 | 302 | 5:02 | 10 | 11 | 0 | 0 |  | 0 | 11 |  | N2 | 2020-03-22 22:09 |  | 36 | 2020-03-22 21:57 | 47 |  |  |  |  | Y | [5 empty] | Y |  |  |  | 5.01 | 0 | [23 empty] | 0 | 0 | A | [9 empty] | 0 | 0 | 338 | 0 | 0 | 0 | 0 | 399 | 0 | 200 | 0 | 0 | 0 | 48 |  |  | 5
2020-03-22 | A57724 | 1 | 저탄소 | 16MNCR5HM |  | Al 탈산 | B | 1 | 3 | 53100 | 102.85 | C | D |  | D | 1 |  | 1 | 1540 | 1549 | 8600 |  |  | 8600 | 84.7 | 12 | 101532 | 1641 |  | Y | 60 | 47 | [7 empty] | 박안희 | 2 |  |  |  |  | Y |  | 97.35 | 13-2 | 0 | 253.08 | A |  | 1660 | 1 | 0.25 | 1596 | 0 | 83 | 41 | 287 | 4:47 | 16 | 16 | 0 | 0 |  | 0 | 0 |  | N2 | 2020-03-22 22:45 | 2020-03-22 23:05 | 20 | 2020-03-22 22:28 | 37 | [14 empty] | 0 | 17.34 | [23 empty] | 0.09 | 0.09 | A | [9 empty] | 668 | 772 | 0 | 1194 | 0 | 0 | 0 | 737 | 0 | 634 | 0 | 0 | 0 | 0 |  |  | 5
2020-03-22 | B57577 | 2 | 중탄소 | SM45C |  | Si 탈산 | B | 18 | 63 | 47900 | 90.72 | C | D | D |  | 1 |  | 1 | 1540 | 1637 | 5300 |  |  | 5300 | 51.28 | 14 | 103360 | 1636 |  | Y | 49 | 29 | [7 empty] | 고승만 | 2 |  |  |  |  | Y |  | 91.4 | 11-3 | 235.16 | 0 | A |  | 1618 | 2 | 0.44 | 1571 | 1.57 | 78 | 36 | 329 | 5:29 | 15 | 15 | 0 | 0 |  | 0 |  |  | N2 | 2020-03-22 22:47 | 2020-03-22 23:27 | 40 | 2020-03-22 22:41 | 45 | [14 empty] | 8.16 | 0 | [23 empty] | 0 | 0 | A | [9 empty] | 0 | 0 | 0 | 0 | 0 | 298 | 0 | 956 | 0 | 457 | 0 | 0 | 0 | 45 |  |  | 5
2020-03-22 | C55086 | 3 | 저탄소 | SCM420C2 |  | Al 탈산 | I | 38 | 91 | 49750 | 99.68 | C | D | D |  | 1 |  | 1 | 1560 | 1574 | 8500 |  |  | 8500 | 85.69 | 19 | 99200 | 1660 |  | INGOT | 59 | 45 | [8 empty] | 2 | [6 empty] | 106.25 | 12-2 | 214.46 | 0 | A |  | 1661 | 2 | 0.41 | 1600 | 1.91 | 88 |  | 303 | 5:03 | 20 | 20 | 0 | 0 |  | 0 | 10 |  | N2 | 2020-03-22 23:32 |  | 35 | 2020-03-22 23:22 | [5 empty] | Y | [5 empty] | N |  |  |  | 14.74 | 0 | [18 empty] | 1.3 |  |  |  |  | 0.21 | 0 | A | [9 empty] | 1142 | 254 | 25 | 391 | 0 | 0 | 0 | 398 | 0 | 200 | 0 | 0 | 0 | 6
2020-03-22 | A57725 | 1 | 저탄소 | 16MNCR5HM |  | Al 탈산 | B | 15 | 8 | 51600 | 85.25 | D | D | D |  | 1 | 1 |  | 1540 | 1580 | 5300 |  |  | 5300 | 52.2 | 12 | 101532 | 1638 |  | Y | 40 | 30 | [7 empty] | 김덕진 | 2 |  |  |  |  | Y |  |  |  | 0.03 | 167.16 | A |  | 1638 | 3 | 0.2 | 1598 | 0.93 | 85 | 40 | 270 | 4:30 | 16 | 17 | 1 | 0 |  | 0 |  |  | N2 | 2020-03-22 23:30 | 2020-03-23 00:06 | 36 | 2020-03-22 23:27 | 39 |  |  |  |  | Y |  |  |  | Y | [5 empty] | 0 | 233.47 | [23 empty] | 15.6 | 0 | A | [9 empty] | 396 | 968 | 0 | 944 | 0 | 0 | 0 | 300 | 0 | 299 | 0 | 0 | 0 | 0
2020-03-22 | B57578 | 2 | 저탄소 | 16MNCR5HM |  | Al 탈산 | B | 33 | 27 | 55600 | 107.33 | D | D |  | D | 1 |  | 1 | 1555 | 1594 | 7600 |  |  | 7600 | 74.85 | 12 | 101532 | 1657 |  | Y | 48 | 39 | [7 empty] | 김익규 | 3 |  |  |  |  | Y |  | 97 | 12-6 | 0 | 206.24 | A |  | 1647 | 1 | 0.13 | 1584 | 0 | 71 | 28 | 257 | 4:17 | 16 | 16 | 0 | 0 |  | 0 | 0 |  | N2 | 2020-03-23 00:16 | 2020-03-23 01:07 | 51 | 2020-03-22 23:53 | 75 |  |  |  |  | Y | [8 empty] | 4.5 | 0 | 14.45 | [23 empty] | 0.1 | 0.1 | B | [9 empty] | 711 | 742 | 100 | 1449 | 0 | 174 | 0 | 851 | 0 | 251 | 0 | 0 | 0 | 0 |  |  | 5
2020-03-22 | C55087 | 3 | 중탄소 | SM45C |  | Si 탈산 | B | 19 | 64 | 50000 | 88.3 | D | D | D |  | 1 |  | 1 | 1535 | 1557 | 5900 |  |  | 5900 | 63.6 | 11 | 92763 | 1645 |  | Y | 46 | 33 | [15 empty] | 102.35 | 12-4 | 126.31 | 0 | A |  | 1617 | 2 | 0.45 | 1570 | 1.38 | 77 | 39 | 295 | 4:55 | 15 | 15 | 0 | 0 |  | 0 | 9 |  | N2 | 2020-03-23 00:26 | 2020-03-23 00:35 | 9 | 2020-03-23 00:17 | 18 |  |  |  |  | Y | [5 empty] | N |  |  |  | 8.08 | 0 | [23 empty] | 0 | 0 | A | [9 empty] | 0 | 0 | 0 | 0 | 0 | 0 | 0 | 398 | 0 | 300 | 0 | 0 | 0 | 10 |  |  | 5
2020-03-22 | A57726 | 1 | 고탄소 | G-STB2T | 연주시작 | Al 탈산 | T | 29 | 19 | 51000 | 95.78 | D | D | D |  | 1 | 1 |  | 1520 | 1544 | 6500 |  |  | 6500 | 71.7 | 33 | 90651 | 1597 |  | Y | 49 | 40 | [7 empty] | 김덕진 | 2 | [6 empty] | 101.25 | 13-2 | 346.15 | 0 | A |  | 1597 | 3 | 0.2 | 1542 | 1.2 | 87 | 45 | 248 | 4:08 | 25 | 30 | 2 | 0 |  | 0 |  |  | AR | 2020-03-23 00:40 |  | 18 | 2020-03-23 00:39 | 19 |  |  |  |  | Y |  |  |  | Y | [5 empty] | 180.72 | 15.32 | [23 empty] | 17.05 | 0 | A | [9 empty] | 0 | 0 | 199 | 0 | 0 | 0 | 0 | 655 | 0 | 695 | 0 | 0 | 0 | 60 |  |  |  | 0.1559 | 1
2020-03-22 | B57579 | 2 | 저탄소 | 16MNCR5HM |  | Al 탈산 | B | 32 | 49 | 50000 | 109.03 | D | D |  | D | 1 |  | 1 | 1555 | 1597 | 8200 |  |  | 8200 | 80.76 | 12 | 101532 | 1654 |  | Y | 59 | 41 | [7 empty] | 김익규 | 2 |  |  |  |  | Y |  | 105.3 | 12-10 | 0 | 349.2 | A |  | 1648 | 1 | 0.2 | 1582 | 0 | 69 | 28 | 271 | 4:31 | 16 | 18 | 0 | 0 |  | 0 | 0 |  | N2 | 2020-03-23 01:20 | 2020-03-23 02:06 | 45 | 2020-03-23 01:06 | 59 |  |  |  |  | Y | [8 empty] | 4.5 | 0 | 19.49 | [23 empty] | 0.08 | 0.08 | A | [9 empty] | 502 | 918 | 426 | 1108 | 0 | 210 | 0 | 956 | 0 | 0 | 0 | 0 | 0 | 0 |  |  | 5
2020-03-22 | C55088 | 3 | 중탄소 | SM45C |  | Si 탈산 | B | 35 | 48 | 50500 | 88.25 | D | D | D |  | 1 |  | 1 | 1535 | 1607 | 5900 |  |  | 5900 | 59.57 | 14 | 99038 | 1643 | 366 | Y | 42 | 33 | [15 empty] | 95.2 | 11-10 | 62.48 | 0 | A |  | 1626 | 2 | 0.43 | 1565 | 1.65 | 72 | 36 | 345 | 5:45 | 15 | 20 | 0 | 0 |  | 0 | 10 |  | N2 | 2020-03-23 01:25 | 2020-03-23 01:43 | 18 | 2020-03-23 01:15 | 27 |  |  |  |  | Y | [5 empty] | N |  |  |  | 15.34 | 0 | [23 empty] | 0.1 | 0 | A | [9 empty] | 0 | 0 | 641 | 0 | 0 | 0 | 0 | 592 | 0 | 301 | 0 | 0 | 0 | 37 |  |  | 5
2020-03-22 | A57727 | 1 | 고탄소 | G-STB2T | 연주종료 | Al 탈산 | T | 16 | 12 | 50900 | 86.43 | D | D | D |  | 1 | 1 |  | 1520 | 1547 | 5400 |  |  | 5400 | 54.61 | 36 | 98892 | 1579 | 360 | Y | 44 | 34 | [7 empty] | 김덕진 | 2 | [6 empty] | 102.65 | 13-5 | 255.06 | 0 | A |  | 1579 | 3 | 0.19 | 1528 | 1.21 | 73 | 40 | 231 | 3:51 | 25 | 25 | 3 | 0 |  | 0 |  |  | AR | 2020-03-23 01:53 |  | 18 | 2020-03-23 01:53 | 18 |  |  |  |  | Y |  |  |  | Y | [5 empty] | 194.09 | 0 | [23 empty] | 18.55 | 0 | A | [9 empty] | 0 | 391 | 123 | 62 | 0 | 0 | 0 | 492 | 0 | 694 | 0 | 0 | 0 | 111 |  |  |  | 0.0048
2020-03-22 | B57580 | 2 | 저탄소 | 16MNCR5HM |  | Al 탈산 | B | 1 | 4 | 52950 | 99.47 | D | D |  | D | 1 |  | 1 | 1555 | 1564 | 7400 |  |  | 7400 | 72.88 | 12 | 101532 | 1634 |  | Y | 48 | 36 |  |  | C55086 | 06 |  |  |  | 김익규 | 2 |  |  | Y |  | Y |  | 101.55 | 13-6 | 0 | 360.84 | A |  | 1636 | 1 | 0.13 | 1577 | 1.35 | 64 | 26 | 349 | 5:49 | 16 | 19 | 0 | 0 |  | 0 | 0 |  | N2 | 2020-03-23 02:40 | 2020-03-23 03:07 | 27 | 2020-03-23 02:24 | 43 |  |  |  |  | Y | [8 empty] | 3 | 0 | 11.56 | [23 empty] | 0.11 | 0.11 | A | [9 empty] | 482 | 856 | 60 | 1425 | 0 | 213 | 0 | 604 | 0 | 0 | 0 | 0 | 0 | 0 |  |  | 5
2020-03-22 | C55089 | 3 | 중탄소 | SM45C |  | Si 탈산 | B | 31 | 72 | 50000 | 90.33 | D | D | D |  | 1 |  | 1 | 1535 | 1620 | 5100 |  |  | 5100 | 53.7 | 12 | 94980 | 1624 |  | Y | 44 | 35 | [15 empty] | 95.75 | 11-6 | 100.82 | 0 | A |  | 1624 | 2 | 0.41 | 1547 | 1.93 | 54 | 26 | 389 | 6:29 | 15 | 24 | 0 | 0 |  | 0 | 10 |  | N2 | 2020-03-23 02:31 | 2020-03-23 02:42 | 11 | 2020-03-23 02:25 | 18 |  |  |  |  | Y | [5 empty] | N |  |  |  | 19.7 | 0 | [23 empty] | 0.13 | 0 | A | [9 empty] | 0 | 0 | 745 | 0 | 0 | 0 | 0 | 623 | 0 | 299 | 0 | 0 | 0 | 10 |  |  | 5
2020-03-22 | A57728 | 1 | 고탄소 | G-STB2T | 연주종료 | Al 탈산 | T | 20 | 43 | 50400 | 85.62 | D | D | D |  | 1 | 1 |  | 1520 | 1569 | 4300 |  |  | 4300 | 43.48 | 36 | 98892 | 1561 |  | Y | 39 | 27 | [7 empty] | 김덕진 | 2 |  |  |  |  | N |  | 101.85 | 12-7 | 268.49 | 0 | A |  | 1561 | 3 | 0.18 | 1519 | 0.91 | 64 | 24 | 249 | 4:09 | 25 | 25 | 4 | 0 |  | 0 |  |  | AR | 2020-03-23 02:53 |  | 39 | 2020-03-23 02:52 | 39 |  |  |  |  | Y |  |  |  | Y | [5 empty] | 171.91 | 0 | [23 empty] | 26.83 | 0 | A | [9 empty] | 0 | 506 | 50 | 190 | 0 | 0 | 0 | 299 | 0 | 200 | 0 | 0 | 0 | 61 |  |  |  | 0.004
2020-03-22 | C55090 | 3 | 중탄소 | SM45C |  | Si 탈산 | B | 10 | 60 | 49750 | 86.85 | D | D | D |  | 1 |  | 1 | 1535 | 1571 | 5100 |  |  | 5100 | 52.7 | 13 | 96783 | 1607 | 366 | Y | 44 | 34 | [17 empty] | 116.2 | 0 | A |  | 1605 | 2 | 0.43 | 1550 | 1.72 | 57 | 15 | 336 | 5:36 | 15 | 15 | 0 | 0 |  | 0 | 10 |  | N2 | 2020-03-23 03:27 | 2020-03-23 03:46 | 19 | 2020-03-23 03:15 | 31 |  |  |  |  | Y | [5 empty] | N |  |  |  | 13.98 | 0 | [23 empty] | 0.49 | 0 | A | [9 empty] | 0 | 0 | 593 | 0 | 0 | 0 | 0 | 646 | 0 | 300 | 0 | 0 | 0 | 10 |  |  | 5
2020-03-22 | B57581 | 2 | 저탄소 | 16MNCR5HM |  | Al 탈산 | B | 18 | 64 | 48100 | 93.63 | D | D |  | D | 1 |  | 1 | 1555 | 1576 | 7200 |  |  | 7200 | 70.91 | 12 | 101532 | 1615 |  | Y | 42 | 36 | [7 empty] | 김익규 | 3 |  |  |  |  | Y |  | 97.4 | 11-9 | 0 | 231.88 | A |  | 1641 | 1 | 0.17 | 1573 | 0 | 60 | 19 | 286 | 4:46 | 16 | 19 | 0 | 0 |  | 0 | 0 |  | N2 | 2020-03-23 03:35 | 2020-03-23 04:11 | 36 | 2020-03-23 03:20 | 51 |  |  |  |  | Y | [8 empty] | 5 | 0 | 25.67 | [23 empty] | 0.15 | 0.15 | A | [9 empty] | 554 | 813 | 0 | 1485 | 0 | 213 | 0 | 737 | 0 | 0 | 0 | 0 | 0 | 0 |  |  | 5
2020-03-22 | A57729 | 1 | 고탄소 | G-STB2T | 연주종료 | Al 탈산 | T | 15 | 9 | 51900 | 79.53 | D | D | D |  | 1 | 1 |  | 1520 | 1595 | 3500 |  |  | 3500 | 35.39 | 36 | 98892 | 1569 |  | Y | 41 | 31 | [7 empty] | 김덕진 | 2 |  | Y | N |  |  |  | 105.7 | 13-10 | 287.65 | 0 | A |  | 1569 | 3 | 0.18 | 1523 | 1.18 | 68 | 27 | 238 | 3:58 | 25 | 25 | 5 | 0 |  | 0 |  |  | AR | 2020-03-23 04:07 |  | 43 | 2020-03-23 04:07 | 43 |  |  |  |  | Y |  |  |  | Y | [5 empty] | 143.58 | 0 | [23 empty] | 28.33 | 0 | A | [9 empty] | 0 | 1893 | 0 | 184 | 0 | 0 | 0 | 298 | 0 | 200 | 0 | 0 | 0 | 88 |  |  |  | 0.0075
2020-03-22 | C55091 | 3 | 중탄소 | SM45C |  | Si 탈산 | B | 19 | 65 | 49550 | 86.38 | D | D | D |  | 1 |  | 1 | 1535 | 1540 | 5200 |  |  | 5200 | 55.54 | 11 | 93632 | 1616 |  | Y | 43 | 30 | [17 empty] | 117.24 | 0 | A |  | 1610 | 2 | 0.42 | 1556 | 1.93 | 63 | 19 | 339 | 5:39 | 15 | 15 | 0 | 0 |  | 0 | 10 |  | N2 | 2020-03-23 04:26 | 2020-03-23 04:49 | 23 | 2020-03-23 04:11 | 39 |  |  |  |  | Y | [5 empty] | N |  |  |  | 11.98 | 0 | [23 empty] | 0.55 | 0 | A | [9 empty] | 0 | 0 | 740 | 0 | 0 | 0 | 0 | 562 | 0 | 300 | 0 | 0 | 0 | 18 |  |  | 5
2020-03-22 | B57582 | 2 | 저탄소 | 16MNCR5HM |  | Al 탈산 | B | 33 | 28 | 51800 | 89.97 | D | D |  | D | 1 |  | 1 | 1555 | 1597 | 6500 |  |  | 6500 | 76.82 | 10 | 84610 | 1656 |  | Y | 41 | 37 | [7 empty] | 김익규 | 3 |  |  |  |  | Y |  | 100.9 | 12-10 | 0 | 179.48 | A |  | 1640 | 1 | 0.18 | 1580 | 0 | 67 | 29 | 329 | 5:29 | 16 | 17 | 0 | 0 |  | 0 | 0 |  | N2 | 2020-03-23 04:46 | 2020-03-23 05:08 | 22 | 2020-03-23 04:32 | 36 |  |  |  |  | Y | [8 empty] | 3.5 | 0 | 20.06 | [23 empty] | 0.36 | 0.36 | A | [9 empty] | 661 | 733 | 80 | 1453 | 0 | 226 | 0 | 852 | 0 | 0 | 0 | 0 | 0 | 0 |  |  | 5
2020-03-22 | C55092 | 3 | 중탄소 | SM45C |  | Si 탈산 | B | 35 | 49 | 50500 | 85.48 | D | D | D |  | 1 |  | 1 | 1535 | 1536 | 5300 |  |  | 5300 | 55.66 | 12 | 95220 | 1620 |  | Y | 42 | 29 | [15 empty] | 94.45 | 11-9 | 78.6 | 0 | A |  | 1610 | 2 | 0.42 | 1560 | 1.56 | 67 | 22 | 334 | 5:34 | 15 | 15 | 0 | 0 |  | 0 | 10 |  | N2 | 2020-03-23 05:24 | 2020-03-23 05:54 | 30 | 2020-03-23 05:13 | 42 |  |  |  |  | Y | [5 empty] | N |  |  |  | 11.83 | 0 | [23 empty] | 0.91 | 0 | A | [9 empty] | 0 | 0 | 618 | 0 | 0 | 0 | 0 | 394 | 0 | 299 | 0 | 0 | 0 | 0 |  |  | 5
2020-03-22 | A57730 | 1 | 고탄소 | G-STB2T | TUNDISH교체전 | Al 탈산 | T | 29 | 20 | 51400 | 81.53 | D | D | D |  | 1 | 1 |  | 1520 | 1548 | 5000 |  |  | 5000 | 53.53 | 34 | 93398 | 1568 |  | Y | 43 | 16 | [7 empty] | 김덕진 | 2 |  | Y |  |  |  |  | 104.8 | 13-6 | 250.09 | 0 | A |  | 1568 | 3 | 0.18 | 1528 | 1.05 | 73 | 26 | 242 | 4:02 | 25 | 25 | 6 | 0 |  | 0 |  |  | AR | 2020-03-23 05:22 |  | 51 | 2020-03-23 05:22 | 52 |  |  |  |  | Y |  |  |  | Y | [5 empty] | 136.58 | 0 | [23 empty] | 29.82 | 0 | A | [9 empty] | 0 | 505 | 64 | 240 | 0 | 0 | 0 | 298 | 0 | 199 | 0 | 0 | 0 | 39 |  |  |  | 0.0239
2020-03-22 | B57583 | 2 | 저탄소 | 16MNCR5HM | 연주종료 | Al 탈산 | B | 16 | 13 | 50500 | 97.85 | D | D |  | D | 1 |  | 1 | 1555 | 1595 | 6300 |  |  | 6300 | 64.41 | 12 | 97808 | 1655 |  | Y | 44 | 31 | [7 empty] | 김익규 | 2 |  |  |  |  | Y |  | 104.25 | 13-7 | 0 | 231.47 | A |  | 1640 | 1 | 0.21 | 1580 | 1.24 | 67 | 0 | 286 | 4:46 | 16 | 18 | 0 | 0 | 100 | 0 | 0 |  | N2 | 2020-03-23 05:51 | 2020-03-23 07:10 | 22 | 2020-03-23 05:39 | 34 |  |  |  |  | Y | [8 empty] | 4.5 | 0 | 19.77 | [23 empty] | 0.04 | 0.04 | A | [9 empty] | 721 | 724 | 25 | 1432 | 0 | 237 | 0 | 712 | 0 | 0 | 0 | 0 | 0 | 0 |  |  | 5
2020-03-22 | B57584 | 2 | 중탄소 | SM45C | TUNDISH교체전 | Si 탈산 | B | 32 | 50 | 49850 | 88.23 | D | D |  | B | 1 |  | 1 | 1540 | 1527 | 7000 |  |  | 7000 | 75.54 | 13 | 92669 | 1615 |  | Y | 41 | 37 | [7 empty] | 김익규 | 3 |  |  |  |  | Y |  | 95.95 | 11-10 | 0 | 170.4 | A |  | 1600 | 1 | 0.17 | 1543 | 1.49 | 50 | 16 | 316 | 5:16 | 15 | 16 | 0 | 0 |  | 0 | 0 |  | N2 | 2020-03-23 06:41 | 2020-03-23 06:59 | 17 | 2020-03-23 06:29 | 30 |  |  |  |  | Y | [8 empty] | 5 | 0 | 21.99 | [23 empty] | 0.11 | 0.11 | A | [9 empty] | 0 | 0 | 42 | 0 | 0 | 144 | 0 | 1180 | 0 | 258 | 2 | 0 | 0 | 5
2020-03-22 | C55093 | 3 | 저탄소 | SNCM26V |  | Al 탈산 | I | 31 | 73 | 49150 | 127.58 | D | B | B |  | 1 |  | 1 | 1560 | 1536 | 12500 |  |  | 12500 | 122.55 | 12 | 102000 | 1651 |  | INGOT | 65 | 60 | [13 empty] | Y |  | 106.45 | 12-6 | 179.7 | 0 | A |  | 1636 | 2 | 0.48 | 1580 | 1.17 | 80 |  | 344 | 5:44 | 20 | 20 | 0 | 0 |  | 0 | 15 |  | N2 | 2020-03-23 07:23 |  | 15 | 2020-03-23 07:07 | [5 empty] | Y | [5 empty] | N |  |  |  | 13.53 | 0 | [18 empty] | 1.2 |  |  |  |  | 0.91 | 0 | B | [9 empty] | 65 | 2004 | 0 | 696 | 0 | 0 | 0 | 784 | 0 | 300 | 0 | 0 | 0 | 0
2020-03-23 | B57585 | 2 | 중탄소 | AE4140MR | TUNDISH교체 | Si 탈산 | B | 20 | 44 | 50100 | 101.65 | B | B |  | B | 1 |  | 1 | 1540 | 1544 | 9400 |  |  | 9400 | 101 | 11 | 93071 | 1674 |  | Y | 52 | 44 |  |  | A57729 | 07 |  |  |  | 임승우 | 2 |  |  |  |  | Y |  | 97.9 | 12-3 | 0 | 280.96 | A |  | 1659 | 1 | 0.27 | 1580 | 1.62 | 85 | 37 | 289 | 4:49 | 16 | 21 | 0 | 0 |  | 0 | 0 |  | N2 | 2020-03-23 07:55 | 2020-03-23 08:25 | 30 | 2020-03-23 07:44 | 41 |  |  |  |  | Y | [8 empty] | 4 | 0 | 19.2 | [19 empty] | 2.05 |  |  |  | 0.07 | 0.07 | A | [9 empty] | 1323 | 212 | 34 | 0 | 0 | 0 | 0 | 691 | 0 | 0 | 0 | 0 | 0 | 30 |  |  | 7 |  | 1
2020-03-23 | C55094 | 3 | 저탄소 | SNCM21 | 연주시작 | Al 탈산 | T | 10 | 61 | 49750 | 94.4 | B | B | B |  | 1 |  | 1 | 1550 | 1561 | 8000 |  |  | 8000 | 80.9 | 36 | 98892 | 1686 |  | Y | 58 | 40 | [7 empty] | 박재승 | 3 |  |  |  |  | Y |  | 99.2 | 12-1 | 203.81 | 0 | A |  | 1661 | 2 | 0.41 | 1603 | 2.15 | 93 | 40 | 447 | 7:27 | 13 | 13 | 0 | 0 |  | 0 | 15 |  | N2 | 2020-03-23 08:18 |  | 26 | 2020-03-23 08:08 | 36 |  |  |  |  | Y | [5 empty] | N |  |  |  | 11.58 | 0 | [23 empty] | 0.91 | 0 | A | [9 empty] | 327 | 0 | 222 | 0 | 0 | 0 | 0 | 749 | 0 | 300 | 129 | 0 | 0 | 41 |  |  | 9 |  | 1
2020-03-23 | B57586 | 2 | 중탄소 | AE4140MR |  | Si 탈산 | B | 18 | 65 | 48100 | 108.2 | B | B |  | B | 1 |  | 1 | 1540 | 1534 | 8500 |  |  | 8500 | 91.33 | 11 | 93071 | 1654 |  | Y | 54 | 41 |  |  | A57730 | 05 |  |  |  | 임승우 | 2 |  |  |  |  | Y |  | 106.2 | 12-7 | 0 | 257.64 | A |  | 1634 | 1 | 0.18 | 1577 | 1.26 | 82 | 44 | 238 | 3:58 | 16 | 17 | 0 | 0 | 80 | 0 | 0 |  | N2 | 2020-03-23 09:05 | 2020-03-23 09:24 | 19 | 2020-03-23 08:45 | 39 |  |  |  |  | Y | [8 empty] | 5 | 0 | 15.56 | [23 empty] | 0.11 | 0.11 | A | [9 empty] | 1160 | 288 | 31 | 0 | 0 | 0 | 0 | 552 | 0 | 0 | 0 | 0 | 0 | 0 |  |  | 5
2020-03-23 | C55095 | 3 | 저탄소 | SNCM21 | 연주종료 | Al 탈산 | T | 19 | 66 | 49750 | 98.35 | B | B | B |  | 1 |  | 1 | 1550 | 1566 | 7500 |  |  | 7500 | 60.67 | 45 | 123615 | 1643 |  | Y | 56 | 37 |  |  | C55093 | 05 |  |  |  | 박재승 | 3 |  |  | Y |  | Y |  | 103.8 | 12-5 | 184.06 | 4.18 | A |  | 1633 | 2 | 0.43 | 1584 | 1.75 | 74 | 37 | 13 | 0:13 | 13 | 13 | 0 | 0 |  | 0 | 10 |  | N2 | 2020-03-23 09:32 |  | 22 | 2020-03-23 09:16 | 38 |  |  |  |  | Y | [5 empty] | N |  |  |  | 13.17 | 0 | [23 empty] | 0.91 | 0 | A |  |  | 9.769 | 29.385 | 48.033 | 0.303 | 4.916 | 1.634 | 1487.24 | 201 | 0 | 314 | 0 | 0 | 0 | 0 | 398 | 0 | 300 | 0 | 0 | 0 | 12
2020-03-23 | B57587 | 2 | 중탄소 | AE4140MR |  | Si 탈산 | B | 33 | 29 | 51700 | 86.02 | B | B |  | B | 1 |  | 1 | 1540 | 1525 | 7600 |  |  | 7600 | 81.66 | 11 | 93071 | 1636 | 363 | Y | 44 | 36 | [7 empty] | 임승우 | 2 |  |  |  |  | Y |  | 91.7 | 11-10 | 0 | 212.52 | A |  | 1627 | 1 | 0.28 | 1565 | 1.78 | 70 | 34 | 258 | 4:18 | 16 | 18 | 0 | 0 | 100 | 0 | 0 |  | N2 | 2020-03-23 10:09 | 2020-03-23 10:26 | 17 | 2020-03-23 09:58 | 28 |  |  |  |  | Y | [8 empty] | 4.5 | 0 | 20.51 | [23 empty] | 0.07 | 0.07 | A | [9 empty] | 1215 | 293 | 32 | 0 | 0 | 0 | 0 | 550 | 0 | 0 | 0 | 0 | 0 | 12 |  |  | 5
2020-03-23 | C55096 | 3 | 저탄소 | AE8620HT | 연주종료 | Al 탈산 | T | 35 | 50 | 49900 | 95.62 | B | B | B |  | 1 |  | 2 | 1550 | 1537 | 7700 |  |  | 7700 | 116.79 | 24 | 65928 | 1632 |  | Y | 58 | 40 | [7 empty] | 박재승 | 3 |  |  |  |  | Y |  | 102 | 12-6 | 0 | 380.84 | A |  | 1621 | 2 | 0.41 | 1567 | 4.5 | 59 | 27 |  | : | 13 | 13 | 0 | 0 |  | 0 | 10 |  | N2 | 2020-03-23 10:39 |  | 18 | 2020-03-23 10:29 | 28 |  |  |  |  | Y | [5 empty] | Y |  |  |  | 0 | 2.07 | 최저진공유지시간 정상 13분유지함(화면늦게넘어옴) | [22 empty] | 0.91 | 0 | A |  |  | 9.49 | 29.507 | 48.147 | 0.312 | 5.073 | 1.631 | 1487.24 | 765 | 0 | 10 | 0 | 0 | 0 | 0 | 401 | 0 | 301 | 0 | 0 | 0 | 34
2020-03-23 | A57731 | 1 | 고탄소 | AE1055LS | 연주시작 | Al 탈산 | B | 15 | 10 | 51200 | 178.1 | B | B | B |  | 1 | 1 |  | 1520 | 1560 | 8800 |  |  | 8800 | 109.33 | 10 | 80490 | 1628 | 365 | Y | 107 | 73 | [7 empty] | 이호남 | 2 |  |  |  |  | Y |  | 90.95 | 12-3 | 0 | 395.03 | A |  | 1626 | 3 | 0.17 | 1565 | 0.87 | 81 | 36 | 293 | 4:53 | 25 | 25 | 7 | 0 |  | 0 |  |  | N2 | 2020-03-23 12:27 | 2020-03-23 12:52 | 26 | 2020-03-23 12:26 | 27 |  |  |  |  | Y |  |  |  | Y | [5 empty] | 0 | 363.12 | [19 empty] | 2.16 |  |  |  | 167.58 | 0 | A |  |  | 8.305 | 28.361 | 50.72 | 0.177 | 6.107 | 1.788 | 1458.08 | 43 | 0 | 779 | 12 | 0 | 0 | 0 | 298 | 0 | 1297 | 0 | 0 | 0 | 46 |  |  |  |  | 1
2020-03-23 | B57588 | 2 | 중탄소 | AE4140MR |  | Si 탈산 | B | 32 | 51 | 49650 | 84.17 | B | B |  | B | 1 |  | 1 | 1540 | 1554 | 7100 |  |  | 7100 | 76.29 | 11 | 93071 | 1636 |  | Y | 43 | 34 |  |  | B57585 | 05 |  |  |  | 임승우 | 2 |  |  |  |  | Y |  | 108.95 | 13-3 | 0.82 | 187.07 | A |  | 1626 | 1 | 0.18 | 1567 | 1.63 | 72 | 36 | 255 | 4:15 | 16 | 17 | 0 | 0 |  | 0 | 0 |  | N2 | 2020-03-23 11:05 | 2020-03-23 11:24 | 19 | 2020-03-23 10:54 | 29 |  |  |  |  | Y | [8 empty] | 4.2 | 0 | 19.13 | [23 empty] | 0.15 | 0.15 | A | [9 empty] | 1340 | 0 | 32 | 0 | 0 | 0 | 0 | 702 | 0 | 0 | 0 | 0 | 0 | 12 |  |  | 5
2020-03-23 | C55097 | 3 | 저탄소 | AE8620HT | 연주종료 | Al 탈산 | T | 31 | 74 | 49250 | 104.93 | B | B | B |  | 1 |  | 1 | 1550 | 1530 | 7800 |  |  | 7800 | 78.87 | 36 | 98892 | 1642 |  | Y | 62 | 41 |  |  | C55094 | 03 |  |  |  | 박재승 | 3 |  |  | Y |  | Y |  | 103.5 | 12-3 | 0 | 448.01 | A |  | 1636 | 2 | 0.48 | 1569 | 2.03 | 61 | 28 | 605 | 10:05 | 13 | 13 | 0 | 0 |  | 0 | 10 |  | N2 | 2020-03-23 11:52 |  | 12 | 2020-03-23 11:42 | 23 |  |  |  |  | Y | [5 empty] | N |  |  |  | 0 | 12.17 | [23 empty] | 0.91 | 0 | A | [9 empty] | 651 | 0 | 259 | 0 | 0 | 0 | 0 | 403 | 0 | 301 | 0 | 0 | 0 | 38 |  |  | 5
2020-03-23 | B57589 | 2 | 중탄소 | AE4140MR |  | Si 탈산 | B | 20 | 45 | 49800 | 89.73 | B | B |  | B | 1 |  | 1 | 1540 | 1547 | 7000 |  |  | 7000 | 75.21 | 11 | 93071 | 1626 |  | Y | 43 | 35 |  |  | B57586 | 05 |  |  |  | 임승우 | 2 |  |  |  |  | Y |  | 107.9 | 13-3 | 0.39 | 247.48 | A |  | 1611 | 1 | 0.25 | 1559 | 1.26 | 64 | 29 | 268 | 4:28 | 16 | 17 | 0 | 0 | 55 | 0 | 0 |  | N2 | 2020-03-23 12:11 | 2020-03-23 12:25 | 14 | 2020-03-23 12:00 | 25 | EAF | 전극연결/조정 |  |  | Y | [8 empty] | 4 | 0 | 12.99 | [23 empty] | 0.07 | 0.07 | A | [9 empty] | 1383 | 0 | 231 | 0 | 0 | 0 | 0 | 728 | 0 | 0 | 0 | 0 | 0 | 16 |  |  | 5
2020-03-23 | C55098 | 3 | 저탄소 | AE8620HT | 연주종료 | Al 탈산 | T | 10 | 62 | 50300 | 99.8 | B | B | B |  | 1 |  | 1 | 1550 | 1579 | 6800 |  |  | 6800 | 75.01 | 33 | 90651 | 1671 |  | Y | 49 | 37 |  |  | C55095 | 05 |  |  |  | 박재승 | 3 |  |  | Y |  | Y |  | 96.75 | 11-9 | 0 | 340.78 | A |  | 1657 | 2 | 0.41 | 1583 | 1.9 | 75 | 40 | 404 | 6:44 | 13 | 22 | 0 | 0 |  | 0 | 10 |  | N2 | 2020-03-23 12:56 |  | 10 | 2020-03-23 12:44 | 22 |  |  |  |  | Y | [5 empty] | N |  |  |  | 0 | 9.48 | [23 empty] | 0.91 | 0 | A | [9 empty] | 437 | 0 | 343 | 0 | 0 | 0 | 0 | 598 | 0 | 300 | 78 | 0 | 0 | 28 |  |  | 5
2020-03-23 | B57590 | 2 | 중탄소 | AE4140MR |  | Si 탈산 | B | 18 | 66 | 47350 | 102.87 | B | B |  | B | 1 |  | 1 | 1540 | 1554 | 7400 |  |  | 7400 | 79.51 | 11 | 93071 | 1636 |  | Y | 49 | 39 | 연주 쫒겨 9 텝사용 |  | B57587 | 05 |  |  |  | 임승우 | 2 | [6 empty] | 97.55 | 11-9 | 0 | 312.02 | A |  | 1620 | 1 | 0.21 | 1569 | 0.93 | 74 | 39 | 218 | 3:38 | 16 | 18 | 0 | 0 |  | 0 | 0 |  | N2 | 2020-03-23 13:22 | 2020-03-23 13:34 | 12 | 2020-03-23 13:12 | 22 |  |  |  |  | Y | [8 empty] | 5 | 0 | 17.37 | [23 empty] | 0.06 | 0.06 | A | [9 empty] | 1369 | 0 | 539 | 0 | 0 | 0 | 0 | 1664 | 0 | 0 | 0 | 0 | 0 | 13 |  |  | 4
2020-03-23 | A57732 | 1 | 고탄소 | AE1055LS |  | Al 탈산 | B | 16 | 14 | 51200 | 101.03 | B | B | B |  | 1 | 1 |  | 1520 | 1536 | 6400 |  |  | 6400 | 75.64 | 10 | 84610 | 1605 |  | Y | 46 | 37 | [7 empty] | 이호남 | 2 |  |  |  |  | Y |  | 89.8 | 11-10 | 0 | 316.45 | A |  | 1614 | 3 | 0.17 | 1562 | 0.96 | 78 | 43 | 236 | 3:56 | 25 | 25 | 8 | 0 |  | 0 |  |  | N2 | 2020-03-23 13:25 | 2020-03-23 13:44 | 18 | 2020-03-23 13:24 | 20 |  |  |  |  | Y |  |  |  | Y | [5 empty] | 0 | 252.98 | [23 empty] | 174.17 | 0 | B |  |  | 7.363 | 31.107 | 49.197 | 0.407 | 6.681 | 1.581 | 1432.06 | 0 | 0 | 664 | 34 | 0 | 0 | 0 | 392 | 0 | 1006 | 0 | 0 | 0 | 28
2020-03-23 | C55099 | 3 | 저탄소 | AE8620HT | 연주종료 | Al 탈산 | T | 19 | 67 | 49750 | 90.42 | B | B | B |  | 1 |  | 1 | 1550 | 1592 | 6300 |  |  | 6300 | 65.53 | 35 | 96145 | 1663 |  | Y | 41 | 36 |  |  | C55096 | 05 |  |  |  | 박재승 | 2 |  | Y |  |  | Y |  | 97.05 | 11-8 | 0 | 166.84 | A |  | 1640 | 2 | 0.44 | 1578 | 1.55 | 70 | 40 | 400 | 6:40 | 13 | 16 | 0 | 0 |  | 0 | 10 |  | N2 | 2020-03-23 13:53 |  | 15 | 2020-03-23 13:43 | 25 |  |  |  |  | Y | [5 empty] | N |  |  |  | 0 | 7.54 | [23 empty] | 0 | 0 | A | [9 empty] | 446 | 0 | 234 | 0 | 0 | 0 | 0 | 598 | 0 | 300 | 78 | 0 | 0 | 45 |  |  | 6
2020-03-23 | A57733 | 1 | 고탄소 | AE1055LS |  | Al 탈산 | B | 29 | 21 | 51400 | 86.23 | B | B | C |  | 1 | 1 |  | 1520 | 1563 | 5800 |  |  | 5800 | 68.55 | 10 | 84610 | 1615 |  | Y | 40 | 35 | [7 empty] | 이호남 | 2 |  |  |  |  | Y |  | 97.6 | 12-8 | 1.19 | 299.23 | A |  | 1615 | 3 | 0.16 | 1544 | 1.58 | 60 | 26 | 251 | 4:11 | 25 | 25 | 9 | 0 |  | 0 |  |  | N2 | 2020-03-23 14:13 | 2020-03-23 14:31 | 18 | 2020-03-23 14:12 | 19 |  |  |  |  | Y |  |  |  | Y | [5 empty] | 0 | 192.33 | [23 empty] | 174.18 | 7.5 | B |  |  | 8.207 | 29.56 | 50.199 | 0.112 | 6.116 | 1.698 | 1444.3 | 40 | 0 | 776 | 18 | 0 | 0 | 0 | 491 | 0 | 1105 | 0 | 0 | 0 | 38
2020-03-23 | B57591 | 2 | 중탄소 | AE4140MR |  | Si 탈산 | B | 33 | 30 | 51700 | 100.93 | B | B |  | C | 1 |  | 1 | 1540 | 1517 | 9200 |  |  | 9200 | 90.61 | 12 | 101532 | 1645 |  | Y | 57 | 47 | 출강온도 낮고 연주 쫒겨 9 텝사용 | [6 empty] | 임승우 | 2 | [6 empty] | 104.3 | 13-3 | 0.61 | 206.62 | A |  | 1632 | 1 | 0.27 | 1580 | 1.23 | 85 | 51 | 258 | 4:18 | 16 | 16 | 0 | 0 |  | 0 | 0 |  | N2 | 2020-03-23 14:31 | 2020-03-23 14:41 | 9 | 2020-03-23 14:22 | 19 |  |  |  |  | Y | [8 empty] | 4 | 0 | 23.48 | [23 empty] | 0.35 | 0.35 | A | [9 empty] | 1269 | 30 | 0 | 30 | 0 | 0 | 0 | 1630 | 0 | 0 | 0 | 0 | 0 | 0 |  |  | 5
2020-03-23 | C55100 | 3 | 저탄소 | AE8620HT | 연주종료 | Al 탈산 | T | 35 | 51 | 49850 | 91.63 | B | C | C |  | 1 |  | 1 | 1550 | 1568 | 5600 |  |  | 5600 | 59.96 | 34 | 93398 | 1650 |  | Y | 45 | 32 |  |  | C5597 | 05 |  |  |  | 박재승 | 3 |  | N | Y |  | Y |  | 97.2 | 12-1 | 0.94 | 204.23 | A |  | 1626 | 2 | 0.41 | 1577 | 1.32 | 69 | 35 | 381 | 6:21 | 13 | 13 | 0 | 0 |  | 0 | 10 |  | N2 | 2020-03-23 14:56 |  | 14 | 2020-03-23 14:46 | 24 |  |  |  |  | Y | [5 empty] | Y |  |  |  | 2.59 | 0 | [23 empty] | 0 | 0.01 | A | [9 empty] | 512 | 0 | 238 | 0 | 0 | 0 | 0 | 398 | 0 | 299 | 0 | 0 | 0 | 45 |  |  | 6
2020-03-23 | A57734 | 1 | 고탄소 | AE1055LS |  | Al 탈산 | B | 1 | 5 | 52300 | 78.7 | B | C | C |  | 1 | 1 |  | 1520 | 1574 | 5100 |  |  | 5100 | 60.28 | 10 | 84610 | 1578 |  | Y | 42 | 32 | [7 empty] | 이호남 | 2 |  |  | Y |  |  |  | 100.45 | 13-5 | 0 | 152.86 | A |  | 1578 | 3 | 0.16 | 1539 | 1.08 | 55 | 25 | 259 | 4:19 | 25 | 25 | 10 | 0 |  | 0 |  |  | N2 | 2020-03-23 15:10 | 2020-03-23 15:22 | 12 | 2020-03-23 15:09 | 12 |  |  |  |  | Y |  |  |  | Y | [5 empty] | 0 | 151.55 | [23 empty] | 174.18 | 14.64 | A |  |  | 6.67 | 29.035 | 53.274 | 0.266 | 7.987 | 1.834 | 1607.06 | 68 | 0 | 804 | 19 | 0 | 0 | 0 | 707 | 0 | 634 | 0 | 0 | 0 | 76
2020-03-23 | B57592 | 2 | 중탄소 | AE4140MR | 잔강최소화전 | Si 탈산 | B | 32 | 52 | 49100 | 94.13 | C | C |  | C | 1 |  | 1 | 1540 | 1515 | 7600 |  |  | 7600 | 101.89 | 10 | 74593 | 1635 | 361 | Y | 49 | 37 | [7 empty] | 고승만 | 2 |  |  |  |  | Y |  | 85.6 | 10-9 | 0.15 | 331.14 | A |  | 1624 | 1 | 0.23 | 1556 | 1.66 | 61 | 26 | 235 | 3:55 | 16 | 17 | 0 | 0 |  | 0 | 0 |  | N2 | 2020-03-23 15:36 | 2020-03-23 15:49 | 12 | 2020-03-23 15:26 | 23 |  |  |  |  | Y | [8 empty] | 6 | 0 | 22.12 | [23 empty] | 0.43 | 0.43 | A | [9 empty] | 1218 | 0 | 72 | 0 | 0 | 0 | 0 | 750 | 0 | 0 | 0 | 0 | 0 | 21 |  |  | 5
2020-03-23 | C55101 | 3 | 저탄소 | AE8620HT | TUNDISH교체전 | Al 탈산 | T | 31 | 75 | 49550 | 91.15 | C | C | C |  | 1 |  | 1 | 1550 | 1557 | 6000 |  |  | 6000 | 60.67 | 36 | 98892 | 1645 |  | Y | 46 | 35 | [8 empty] | 2 |  |  |  |  | Y |  | 105.2 | 12-4 | 0.36 | 255.21 | A |  | 1621 | 2 | 0.43 | 1569 | 1.33 | 61 | 31 | 415 | 6:55 | 13 | 13 | 0 | 0 |  | 0 | 6 |  | N2 | 2020-03-23 16:02 |  | 11 | 2020-03-23 15:56 | 17 |  |  |  |  | Y | [5 empty] | Y |  |  |  | 3.72 | 0 | [23 empty] | 0.07 | 0 | A | [9 empty] | 476 | 0 | 0 | 0 | 0 | 0 | 0 | 404 | 0 | 200 | 0 | 0 | 0 | 45 |  |  | 5
2020-03-23 | A57735 | 1 | 고탄소 | AE1055LS |  | Al 탈산 | B | 15 | 11 | 51000 | 74.63 | C | C | C |  | 1 | 1 |  | 1520 | 1534 | 5300 |  |  | 5300 | 52.2 | 12 | 101532 | 1597 |  | Y | 42 | 29 | [7 empty] | 박안희 | 2 |  | Y |  |  |  |  | 103 | 13-6 | 0 | 178.68 | A |  | 1597 | 3 | 0.16 | 1544 | 1.66 | 60 | 28 | 245 | 4:05 | 25 | 25 | 11 | 0 |  | 0 |  |  | N2 | 2020-03-23 16:06 | 2020-03-23 16:21 | 15 | 2020-03-23 16:05 | 16 |  |  |  |  | Y |  |  |  | Y | [5 empty] | 0 | 119.79 | [23 empty] | 176.51 | 15.13 | A |  |  | 8.323 | 26.909 | 54.544 | 0.137 | 6.553 | 2.026 | 1670.26 | 61 | 0 | 817 | 9 | 0 | 0 | 0 | 749 | 0 | 673 | 0 | 0 | 0 | 58
2020-03-23 | B57593 | 2 | 중탄소 | AE4145MA | 잔강최소화 | Al 탈산 | B | 20 | 46 | 50700 | 98.4 | C | C |  | C | 1 |  | 1 | 1540 | 1566 | 7700 |  |  | 7700 | 84.43 | 12 | 91205 | 1617 |  | Y | 49 | 37 |  |  | B57590 | 05 |  |  |  | 고승만 | 2 |  |  | Y |  | Y |  | 104.3 | 12-9 | 288.11 | 0 | A |  | 1607 | 1 | 0.21 | 1546 | 1.33 | 59 | 17 | 169 | 2:49 | 20 | 21 | 0 | 0 |  | 0 | 0 |  | AR | 2020-03-23 16:47 | 2020-03-23 17:04 | 17 | 2020-03-23 16:36 | 28 |  |  |  |  | Y | [8 empty] | 3.8 | 10.88 | 0 | [20 empty] | 1.03 |  |  | 0.13 | 0.13 | A | [9 empty] | 1756 | 0 | 663 | 20 | 0 | 341 | 0 | 1103 | 0 | 462 | 0 | 0 | 0 | 23 |  |  | 12
2020-03-23 | C55102 | 3 | 고탄소 | AE1055LS |  | Al 탈산 | B | 10 | 63 | 50650 | 85.25 | C | C | C |  | 1 | 1 |  | 1530 | 1537 | 6200 |  |  | 6200 | 73.28 | 10 | 84610 | 1625 |  | Y | 45 | 39 | [8 empty] | 2 |  |  |  |  | Y |  | 102.3 | 12-4 | 9.87 | 176.59 | A |  | 1598 | 3 | 0.17 | 1570 | 0.7 | 86 | 37 | 247 | 4:07 | 25 | 25 | 12 | 0 |  | 0 |  |  | N2 | 2020-03-23 17:05 | 2020-03-23 17:18 | 14 | 2020-03-23 17:04 | 14 | [14 empty] | 0 | 245.08 | [23 empty] | 178.54 | 15.13 | A | [9 empty] | 0 | 0 | 846 | 14 | 0 | 0 | 0 | 1017 | 0 | 312 | 0 | 0 | 0 | 123
2020-03-23 | A57736 | 1 | 고탄소 | AE1055LS |  | Al 탈산 | B | 16 | 15 | 50200 | 107.9 | C | C | C |  | 1 | 1 |  | 1520 | 1535 | 7000 |  |  | 7000 | 68.94 | 12 | 101532 | 1587 |  | Y | 52 | 48 | [7 empty] | 박안희 | 2 |  | Y |  |  |  |  | 108.3 | 14-1 | 0 | 326.63 | A |  | 0 | 3 | 0.17 | 1558 | -43.28 | 74 | 37 | 287 | 4:47 | 25 | 25 | 13 | 0 |  | 0 |  |  | N2 | 2020-03-23 17:42 | 2020-03-23 18:21 | 39 | 2020-03-23 17:41 | 40 |  |  |  |  | Y |  |  |  | Y | [5 empty] | 0 | 235.18 | [23 empty] | 179.28 | 15.13 | A | [9 empty] | 62 | 0 | 840 | 23 | 0 | 0 | 0 | 296 | 0 | 549 | 0 | 0 | 0 | 40
2020-03-23 | B57594 | 2 | 중탄소 | AE4145MA | TUNDISH교체전 | Al 탈산 | B | 18 | 67 | 47900 | 103.17 | C | C |  | C | 1 |  | 1 | 1540 | 1595 | 6700 |  |  | 6700 | 66.44 | 14 | 100839 | 1617 |  | Y | 49 | 37 |  |  | B57591 | 05 |  |  |  | 고승만 | 2 |  |  | Y |  | Y |  | 108.7 | 12-9 | 196.25 | 0 | A |  | 1610 | 1 | 0.21 | 1544 | 1.33 | 57 | 22 | 250 | 4:10 | 20 | 24 | 0 | 0 |  | 0 | 0 |  | AR | 2020-03-23 17:55 | 2020-03-23 18:13 | 18 | 2020-03-23 17:42 | 31 |  |  |  |  | Y | [8 empty] | 4 | 12.38 | 0 | [20 empty] | 1.13 |  |  | 0.09 | 0.09 | A | [9 empty] | 1705 | 0 | 585 | 0 | 0 | 253 | 0 | 805 | 0 | 457 | 0 | 0 | 0 | 15 |  |  | 9
2020-03-23 | C55103 | 3 | 저탄소 | SCR420HC | 연주시작 | Al 탈산 | T | 19 | 68 | 49600 | 120.25 | C | C | C |  | 1 |  | 1 | 1550 | 1562 | 9200 |  |  | 9200 | 101.49 | 33 | 90651 | 1673 |  | Y | 65 | 52 |  |  |  | 05 |  |  |  |  | 2 |  |  | Y |  | Y |  | 99.05 | 11-10 | 0 | 418.84 | A |  | 1655 | 2 | 0.41 | 1601 | 1.26 | 90 | 41 | 597 | 9:57 | 13 | 13 | 0 | 0 |  | 0 | 11 |  | N2 | 2020-03-23 18:43 |  | 24 | 2020-03-23 18:32 | 36 |  |  |  |  | Y | [5 empty] | N |  |  |  | 2.96 | 0 | [23 empty] | 2.83 | 0 | B | [9 empty] | 646 | 885 | 29 | 161 | 0 | 0 | 0 | 1067 | 0 | 200 | 335 | 0 | 0 | 0 |  |  | 9 |  | 1
2020-03-23 | A57737 | 1 | 고탄소 | AE1055LS |  | Al 탈산 | B | 29 | 22 | 51500 | 93.2 | C | C | C |  | 1 | 1 |  | 1520 | 1590 | 4500 |  |  | 4500 | 53.19 | 10 | 84610 | 1601 |  | Y | 41 | 34 | [7 empty] | 박안희 | 2 |  |  | Y |  |  |  | 99.8 | 12-10 | 0 | 202.03 | A |  | 1601 | 3 | 0.17 | 1549 | 1 | 65 | 25 | 276 | 4:36 | 25 | 25 | 14 | 0 |  | 0 |  |  | N2 | 2020-03-23 18:38 | 2020-03-23 19:22 | 44 | 2020-03-23 18:37 | 45 |  |  |  |  | Y |  |  |  | Y | [5 empty] | 0 | 241.56 | [23 empty] | 190.85 | 15.13 | A | [9 empty] | 0 | 0 | 760 | 0 | 0 | 0 | 0 | 751 | 0 | 669 | 0 | 0 | 0 | 27
2020-03-23 | B57595 | 2 | 저탄소 | SCR420HB | TUNDISH교체 | Al 탈산 | B | 33 | 31 | 50800 | 116.17 | C | C |  | C | 1 |  | 1 | 1555 | 1544 | 9800 |  |  | 9800 | 115.83 | 10 | 84610 | 1684 |  | Y | 56 | 45 |  |  | B57592 | 05 |  |  |  | 고승만 | 2 |  |  | Y |  | Y |  | 100.9 | 12-9 | 0 | 264.81 | A |  | 1684 | 1 | 0.28 | 1600 | 1.58 | 92 | 43 | 257 | 4:17 | 18 | 20 | 0 | 0 | 99 | 0 | 0 |  | N2 | 2020-03-23 19:08 | 2020-03-23 19:48 | 40 | 2020-03-23 18:45 | 63 |  |  |  |  | Y | [8 empty] | 4 | 0 | 23.2 | [19 empty] | 2.27 |  |  |  | 0.39 | 0.39 | A | [9 empty] | 1030 | 533 | 41 | 40 | 0 | 213 | 0 | 708 | 0 | 364 | 0 | 0 | 0 | 0 |  |  | 9 |  | 1
2020-03-23 | A57738 | 1 | 고탄소 | AE1055LS |  | Al 탈산 | B | 1 | 6 | 52600 | 85.6 | C | C | C |  | 1 | 1 |  | 1520 | 1539 | 5400 |  |  | 5400 | 53.19 | 12 | 101532 | 1590 | 366 | Y | 44 | 34 | [7 empty] | 박안희 | 2 |  |  | Y |  |  |  | 104.85 | 13-9 | 0 | 178.62 | A |  | 1590 | 3 | 0.17 | 1551 | 0.95 | 67 | 25 | 312 | 5:12 | 25 | 25 | 15 | 0 |  | 0 |  |  | N2 | 2020-03-23 19:34 | 2020-03-23 20:17 | 42 | 2020-03-23 19:33 | 43 |  |  |  |  | Y |  |  |  | Y | [5 empty] | 0 | 176.01 | [23 empty] | 192 | 15.13 | A | [9 empty] | 0 | 0 | 851 | 0 | 0 | 0 | 0 | 299 | 0 | 296 | 0 | 0 | 0 | 63
2020-03-23 | C55104 | 3 | 저탄소 | SCR420HC | 연주종료 | Al 탈산 | T | 35 | 52 | 49650 | 102.02 | C | C | C |  | 1 |  | 1 | 1550 | 1557 | 7300 |  |  | 7300 | 75.93 | 35 | 96145 | 1662 |  | Y | 47 | 41 | [15 empty] | 104.05 | 12-8 | 0 | 199.89 | A |  | 1628 | 2 | 0.43 | 1585 | 0.93 | 74 | 35 | 464 | 7:44 | 13 | 13 | 0 | 0 |  | 0 | 9 |  | N2 | 2020-03-23 19:52 |  | 22 | 2020-03-23 19:43 | 31 |  |  |  |  | Y | [5 empty] | Y |  |  |  | 3.11 | 0 | [23 empty] | 2.83 | 0 | A | [9 empty] | 456 | 1026 | 0 | 250 | 0 | 0 | 0 | 650 | 0 | 200 | 0 | 0 | 0 | 20 |  |  | 7
2020-03-23 | B57596 | 2 | 저탄소 | SCR420HB |  | Al 탈산 | B | 32 | 53 | 50150 | 94.62 | C | C |  | C | 1 |  | 1 | 1555 | 1535 | 8500 |  |  | 8500 | 83.72 | 12 | 101532 | 1646 | 364 | Y | 49 | 40 | [7 empty] | 고승만 | 2 |  |  |  |  | Y |  | 95.85 | 11-9 | 0 | 275.28 | A |  | 1640 | 1 | 0.22 | 1578 | 1.56 | 70 | 29 | 260 | 4:20 | 18 | 19 | 0 | 0 |  | 0 | 0 |  | N2 | 2020-03-23 19:53 | 2020-03-23 20:45 | 52 | 2020-03-23 19:43 | 61 |  |  |  |  | Y | [8 empty] | 5 | 0 | 19.41 | [23 empty] | 0.16 | 0.16 | A | [9 empty] | 1179 | 351 | 44 | 0 | 0 | 210 | 0 | 808 | 0 | 361 | 0 | 0 | 0 | 0
2020-03-23 | A57739 | 1 | 고탄소 | AE1055LS |  | Al 탈산 | B | 15 | 12 | 51400 | 92.45 | C | C | C |  | 1 | 1 |  | 1520 | 1553 | 6500 |  |  | 6500 | 64.02 | 12 | 101532 | 1581 |  | Y | 50 | 40 | [7 empty] | 박안희 | 2 |  |  | Y |  |  |  | 100.7 | 13-3 | 0 | 178.14 | A |  | 1581 | 3 | 0.18 | 1553 | 0.68 | 69 | 28 | 299 | 4:59 | 25 | 25 | 16 | 0 |  | 0 |  |  | N2 | 2020-03-23 20:40 | 2020-03-23 21:17 | 36 | 2020-03-23 20:39 | 38 |  |  |  |  | Y |  |  |  | Y | [5 empty] | 0 | 176.21 | [23 empty] | 193.34 | 15.13 | A | [9 empty] | 0 | 24 | 830 | 0 | 0 | 0 | 0 | 1040 | 0 | 829 | 0 | 0 | 0 | 60
2020-03-23 | B57597 | 2 | 저탄소 | SCR420HB |  | Al 탈산 | B | 20 | 47 | 50250 | 99 | C | C |  | C | 1 |  | 1 | 1555 | 1546 | 8400 |  |  | 8400 | 82.73 | 12 | 101532 | 1634 |  | Y | 48 | 41 | [7 empty] | 고승만 | 2 |  |  |  |  | Y |  | 108.05 | 13-3 | 0 | 307.62 | A |  | 1634 | 1 | 0.21 | 1576 | 1.31 | 68 | 28 | 281 | 4:41 | 18 | 18 | 0 | 0 |  | 0 | 0 |  | N2 | 2020-03-23 20:59 | 2020-03-23 21:38 | 39 | 2020-03-23 20:47 | 52 |  |  |  |  | Y | [9 empty] | 0 | 16.26 | [23 empty] | 0.29 | 0.29 | A |  |  | 9.529 | 26.952 | 52.965 | 0.318 | 5.558 | 1.965 | 1474.23 | 1242 | 303 | 42 | 0 | 0 | 214 | 0 | 747 | 0 | 208 | 0 | 0 | 0 | 8
2020-03-23 | C55105 | 3 | 저탄소 | SCR420HC | 연주종료 | Al 탈산 | T | 31 | 76 | 49250 | 96.92 | C | C | C |  | 1 |  | 1 | 1550 | 1562 | 8500 |  |  | 8500 | 91.01 | 34 | 93398 | 1658 |  | Y | 49 | 47 | [8 empty] | 2 |  |  |  |  | Y |  | 102.85 | 12-2 | 2.12 | 323.12 | A |  | 1646 | 2 | 0.43 | 1582 | 1.64 | 71 | 34 | 534 | 8:54 | 13 | 13 | 0 | 0 |  | 0 | 9 |  | N2 | 2020-03-23 21:00 |  | 14 | 2020-03-23 20:51 | 23 |  |  |  |  | Y | [5 empty] | Y |  |  |  | 3.43 | 0 | [23 empty] | 2.83 | 0 | A | [9 empty] | 873 | 780 | 15 | 337 | 0 | 0 | 0 | 552 | 0 | 200 | 0 | 0 | 0 | 26 |  |  | 7
2020-03-23 | A57740 | 1 | 고탄소 | AE1055LS |  | Al 탈산 | B | 16 | 16 | 50600 | 85.7 | C | C | C |  | 1 | 1 |  | 1520 | 1548 | 5600 |  |  | 5600 | 66.19 | 10 | 84610 | 1590 |  | Y | 44 | 35 | [7 empty] | 박안희 | 2 |  |  | Y |  |  |  | 104.75 | 13-7 | 0 | 297 | A |  | 1590 | 3 | 0.16 | 1560 | 0.75 | 76 | 37 | 319 | 5:19 | 25 | 25 | 17 | 0 |  | 0 |  |  | N2 | 2020-03-23 21:38 | 2020-03-23 22:14 | 36 | 2020-03-23 21:36 | 38 |  |  |  |  | Y |  |  |  | Y | [5 empty] | 0 | 179.58 | [23 empty] | 0 | 0 | A | [9 empty] | 43 | 0 | 845 | 0 | 0 | 0 | 0 | 748 | 0 | 668 | 0 | 0 | 0 | 21
2020-03-23 | B57598 | 2 | 저탄소 | SCR420HB |  | Al 탈산 | B | 18 | 68 | 47400 | 105.22 | C | C |  | C | 1 |  | 1 | 1555 | 1595 | 6800 |  |  | 6800 | 66.97 | 12 | 101532 | 1657 |  | Y | 47 | 37 |  |  | B57595 | 05 |  |  |  | 고승만 | 2 |  |  | Y |  | Y |  | 105.8 | 12-6 | 0 | 251.89 | A |  | 1640 | 1 | 0.2 | 1578 | 1.2 | 70 | 34 | 280 | 4:40 | 18 | 18 | 0 | 0 |  | 0 | 0 |  | N2 | 2020-03-23 22:09 | 2020-03-23 22:40 | 31 | 2020-03-23 21:54 | 46 |  |  |  |  | Y | [8 empty] | 4 | 0 | 28.04 | [23 empty] | 0.13 | 0.13 | A |  |  | 10.395 | 25.825 | 53.156 | 0.214 | 5.113 | 2.058 | 1497.39 | 719 | 700 | 65 | 0 | 0 | 177 | 0 | 897 | 0 | 409 | 0 | 0 | 0 | 8
2020-03-23 | C55106 | 3 | 저탄소 | SCR420HC | 연주종료 | Al 탈산 | T | 10 | 64 | 49950 | 100.18 | C | C | A |  | 1 |  | 1 | 1550 | 1550 | 7100 |  |  | 7100 | 73.85 | 35 | 96145 | 1651 |  | Y | 45 | 39 |  |  |  | 05 |  |  |  |  | 2 |  |  | Y |  | Y |  | 108.4 | 12-9 | 0 | 219.98 | A |  | 1635 | 2 | 0.39 | 1576 | 1.44 | 65 | 30 | 458 | 7:38 | 13 | 13 | 0 | 0 |  | 0 | 14 |  | N2 | 2020-03-23 22:09 |  | 11 | 2020-03-23 21:55 | 24 |  |  |  |  | Y | [5 empty] | N |  |  | 5 | 2.56 | 3.19 | [23 empty] | 0 | 0 | A | [9 empty] | 486 | 1054 | 20 | 336 | 0 | 0 | 0 | 539 | 0 | 201 | 0 | 0 | 0 | 20 |  |  | 5
2020-03-23 | A57741 | 1 | 고탄소 | AE1055LS |  | Al 탈산 | B | 29 | 23 | 50900 | 87.38 | C | C | A |  | 1 | 1 |  | 1520 | 1562 | 5300 |  |  | 5300 | 52.2 | 12 | 101532 | 1586 |  | Y | 42 | 32 | [7 empty] | 박안희 | 2 |  |  | Y |  |  |  | 108.6 | 13-9 | 0 | 147.1 | A |  | 1586 | 3 | 0.16 | 1543 | 0.98 | 59 | 27 | 310 | 5:10 | 25 | 25 | 18 | 0 |  | 0 |  |  | N2 | 2020-03-23 22:46 | 2020-03-23 23:15 | 29 | 2020-03-23 22:44 | 31 |  |  |  |  | Y |  |  |  | Y | [5 empty] | 0 | 216.87 | [23 empty] | 1.42 | 0 | A | [9 empty] | 79 | 0 | 885 | 23 | 0 | 0 | 0 | 691 | 0 | 551 | 0 | 0 | 0 | 60
2020-03-23 | B57599 | 2 | 저탄소 | SCR420HB |  | Al 탈산 | B | 33 | 32 | 51350 | 94.28 | C | A |  | A | 1 |  | 1 | 1555 | 1574 | 5900 |  |  | 5900 | 58.11 | 12 | 101532 | 1634 |  | Y | 45 | 35 |  |  | B57596 | 05 |  |  |  | 고승만 | 2 |  |  | Y |  | Y |  | 105.55 | 13-4 | 0 | 237.22 | A |  | 1630 | 1 | 0.17 | 1576 | 1.34 | 68 | 32 | 409 | 6:49 | 18 | 18 | 0 | 0 |  | 0 | 0 |  | N2 | 2020-03-23 23:06 | 2020-03-23 23:40 | 35 | 2020-03-23 22:54 | 47 |  |  |  |  | Y | [8 empty] | 5 | 0 | 20.65 | [23 empty] | 0.08 | 0.08 | A | [9 empty] | 559 | 851 | 40 | 51 | 0 | 203 | 0 | 606 | 0 | 213 | 0 | 0 | 0 | 0
2020-03-23 | C55107 | 3 | 저탄소 | SCR420HC | 연주종료 | Al 탈산 | T | 19 | 69 | 49600 | 95.13 | C | A | A |  | 1 |  | 1 | 1550 | 1559 | 6600 |  |  | 6600 | 64.94 | 37 | 101639 | 1624 |  | Y | 43 | 37 |  |  |  | 05 |  |  |  |  | 2 |  |  | Y |  |  |  | 99.1 | 11-10 | 0 | 137.3 | A |  | 1633 | 2 | 0.39 | 1582 | 1.31 | 71 | 35 | 451 | 7:31 | 13 | 13 | 0 | 0 |  | 0 | 14 |  | N2 | 2020-03-23 23:18 |  | 12 | 2020-03-23 23:04 | 26 |  |  |  |  | Y | [5 empty] | Y |  |  | 5 | 4.82 | 0 | [23 empty] | 0 | 0 | A | [9 empty] | 618 | 867 | 18 | 305 | 0 | 0 | 0 | 605 | 0 | 199 | 0 | 0 | 0 | 18 |  |  | 6
2020-03-23 | A57742 | 1 | 고탄소 | AE1055LS |  | Al 탈산 | B | 1 | 7 | 52700 | 80.7 | A | A | A |  | 1 | 1 |  | 1520 | 1574 | 300 |  |  | 300 | 2.95 | 12 | 101532 | 1588 |  | Y | 41 | 30 |  |  | A57739 |  |  |  |  | 정용태 | 2 |  |  | Y |  |  |  | 107.95 | 14-3 | 0.07 | 190.04 | A |  | 1588 | 3 | 0.16 | 1551 | 0.93 | 67 | 28 | 248 | 4:08 | 25 | 25 | 19 | 0 |  | 0 |  |  | N2 | 2020-03-23 23:45 | 2020-03-24 00:16 | 32 | 2020-03-23 23:45 | 32 |  |  |  |  | Y |  |  |  | Y | [5 empty] | 0 | 205.56 | [23 empty] | 2.62 | 0 | A | [9 empty] | 34 | 0 | 826 | 18 | 0 | 0 | 0 | 300 | 0 | 299 | 0 | 0 | 0 | 32
2020-03-23 | B57600 | 2 | 저탄소 | SCR420HB | 잔강최소화전 | Al 탈산 | B | 32 | 54 | 49300 | 95.9 | A | A |  | A | 1 |  | 1 | 1555 | 1555 | 6800 |  |  | 6800 | 92.08 | 10 | 73850 | 1646 |  | Y | 45 | 34 |  |  | B57597 | 05 |  |  |  | 임현진 | 2 |  |  |  |  | Y |  | 101.1 | 12-4 | 0 | 132.81 | A |  | 1626 | 1 | 0.13 | 1578 | 0 | 70 | 34 | 193 | 3:13 | 18 | 19 | 0 | 0 |  | 0 | 0 |  | N2 | 2020-03-24 00:05 | 2020-03-24 00:37 | 33 | 2020-03-23 23:51 | 46 |  |  |  |  | Y | [8 empty] | 4.5 | 0 | 10.94 | [23 empty] | 0.13 | 0.13 | B | [9 empty] | 0 | 1460 | 0 | 565 | 0 | 159 | 0 | 605 | 0 | 210 | 0 | 0 | 0 | 0
2020-03-23 | C55108 | 3 | 저탄소 | SCR420HC | 연주종료 | Al 탈산 | T | 35 | 53 | 50050 | 97.38 | A | A | A |  | 1 |  | 1 | 1550 | 1533 | 7600 |  |  | 7600 | 76.85 | 36 | 98892 | 1663 |  | Y | 51 | 38 |  |  | C55105 | 05 |  |  |  | 정종훈 | 2 |  | Y |  |  | Y |  | 96.9 | 11-10 | 94.99 | 4.5 | A |  | 1647 | 2 | 0.41 | 1581 | 1.94 | 70 | 34 | 479 | 7:59 | 13 | 17 | 0 | 0 |  | 0 | 13 |  | N2 | 2020-03-24 00:28 |  | 9 | 2020-03-24 00:14 | 22 |  |  |  |  | Y | [5 empty] | Y |  |  | 5 | 5.24 | 3.26 | [23 empty] | 0 | 0 | A | [9 empty] | 295 | 1166 | 12 | 344 | 0 | 0 | 0 | 602 | 0 | 300 | 101 | 0 | 0 | 0 |  |  | 6
2020-03-23 | A57743 | 1 | 고탄소 | AE1055LS |  | Al 탈산 | B | 15 | 13 | 50900 | 84.9 | A | A | A |  | 1 | 1 |  | 1520 | 1544 | 5100 |  |  | 5100 | 50.23 | 12 | 101532 | 1592 |  | Y | 41 | 29 |  |  | A57740 |  |  |  |  | 정용태 | 3 |  |  | Y |  |  |  | 99.55 | 13-2 | 0 | 260.02 | A |  | 1592 | 3 | 0.16 | 1543 | 1.11 | 59 | 23 | 287 | 4:47 | 25 | 25 | 20 | 0 |  | 0 |  |  | N2 | 2020-03-24 00:52 | 2020-03-24 01:21 | 29 | 2020-03-24 00:52 | 30 |  |  |  |  | Y |  |  |  | Y | [5 empty] | 0 | 246.99 | [23 empty] | 16.95 | 0 | A | [9 empty] | 56 | 0 | 830 | 19 | 0 | 0 | 0 | 395 | 0 | 298 | 0 | 0 | 0 | 30
2020-03-23 | B57601 | 2 | 저탄소 | SNCMH2 | 잔강최소화 | Al 탈산 | B | 20 | 48 | 49550 | 91.35 | A | A |  | A | 1 |  | 1 | 1555 | 1555 | 7600 |  |  | 7600 | 89.82 | 10 | 84610 | 1665 |  | Y | 43 | 36 |  |  | B57598 | 05 |  |  |  | 임현진 | 2 |  |  |  |  | Y |  | 101.45 | 12-6 | 0 | 237.29 | A |  | 1647 | 1 | 0.13 | 1586 | 1.49 | 79 | 26 | 266 | 4:26 | 16 | 16 | 0 | 0 |  | 0 | 0 |  | N2 | 2020-03-24 01:00 | 2020-03-24 01:43 | 44 | 2020-03-24 00:48 | 56 |  |  |  |  | Y | [8 empty] | 4.5 | 0 | 15.42 | [23 empty] | 0.19 | 0.19 | A | [9 empty] | 923 | 360 | 0 | 0 | 0 | 195 | 0 | 605 | 0 | 207 | 0 | 0 | 0 | 6
2020-03-23 | C55109 | 3 | 저탄소 | SCR420HC | 연주종료 | Al 탈산 | T | 31 | 77 | 49900 | 86.77 | A | A | A |  | 1 |  | 1 | 1550 | 1578 | 5900 |  |  | 5900 | 65.08 | 33 | 90651 | 1651 |  | Y | 41 | 33 |  |  | C55106 | 05 |  |  |  | 도주용 | 2 |  | Y |  |  | Y |  | 99.65 | 11-9 | 6.96 | 51.24 | A |  | 1621 | 2 | 0.41 | 1571 | 1.35 | 60 | 29 | 411 | 6:51 | 13 | 13 | 0 | 0 |  | 0 | 10 |  | N2 | 2020-03-24 01:30 |  | 12 | 2020-03-24 01:20 | 21 |  |  |  |  | Y | [5 empty] | Y |  |  | 5 | 3.6 | 4.28 | [23 empty] | 0 | 0 | A |  |  | 6.617 | 31.632 | 49.44 | 0.316 | 7.471 | 1.562 | 1432.06 | 974 | 598 | 13 | 98 | 0 | 0 | 0 | 693 | 0 | 300 | 0 | 0 | 0 | 25 |  |  | 4
2020-03-23 | B57602 | 2 | 저탄소 | SNCMH2 | TUNDISH교체전 | Al 탈산 | B | 18 | 69 | 47250 | 103.88 | A | A |  | A | 1 |  | 1 | 1555 | 1537 | 8600 |  |  | 8600 | 87.06 | 16 | 98782 | 1655 |  | Y | 52 | 43 |  |  | B57599 | 05 |  |  |  | 임현진 | 2 |  |  |  |  | Y |  | 107.15 | 12-7 | 0 | 283.89 | A |  | 1642 | 1 | 0.16 | 1579 | 1.44 | 72 | 39 | 320 | 5:20 | 18 | 19 | 0 | 0 |  | 0 | 0 |  | N2 | 2020-03-24 02:11 | 2020-03-24 02:40 | 29 | 2020-03-24 01:57 | 43 |  |  |  |  | Y | [8 empty] | 5 | 0 | 19.27 | [23 empty] | 0.24 | 0.24 | A | [9 empty] | 862 | 512 | 61 | 0 | 0 | 185 | 0 | 604 | 0 | 205 | 0 | 0 | 0 | 8
2020-03-23 | A57744 | 1 | 고탄소 | AE1055LS |  | Al 탈산 | B | 16 | 17 | 50400 | 76.37 | A | A | A |  | 1 | 1 |  | 1520 | 1551 | 5000 |  |  | 5000 | 49.25 | 12 | 101532 | 1604 |  | Y | 42 | 29 |  |  | A57741 |  |  |  |  | 정용태 | 3 |  |  | Y |  |  |  | 103.25 | 13-5 | 0.92 | 208.27 | A |  | 1604 | 3 | 0.16 | 1554 | 1.43 | 70 | 27 | 279 | 4:39 | 25 | 25 | 21 | 0 |  | 0 |  |  | N2 | 2020-03-24 01:47 | 2020-03-24 02:24 | 37 | 2020-03-24 01:46 | 37 | [8 empty] | Y | [5 empty] | 0 | 184.66 | [23 empty] | 21.35 | 0 | A | [9 empty] | 0 | 0 | 806 | 19 | 0 | 0 | 0 | 295 | 0 | 297 | 0 | 0 | 0 | 38
2020-03-23 | C55110 | 3 | 저탄소 | SCR420HC | 연주종료 | Al 탈산 | T | 10 | 65 | 49950 | 97.2 | A | A | A |  | 1 |  | 1 | 1550 | 1574 | 6300 |  |  | 6300 | 63.71 | 36 | 98892 | 1657 | 362 | Y | 51 | 33 |  |  | C55107 | 05 |  |  |  | 정종훈 | 2 |  |  | Y |  | Y |  | 98.7 | 11-10 | 104.36 | 13.76 | A |  | 1639 | 2 | 0.4 | 1582 | 1.73 | 71 | 26 | 421 | 7:01 | 13 | 16 | 0 | 0 |  | 0 | 14 |  | N2 | 2020-03-24 02:39 |  | 9 | 2020-03-24 02:25 | 23 |  |  |  |  | Y | [5 empty] | Y |  |  | 5 | 2.6 | 4.08 | [23 empty] | 0 | 0 | A |  |  | 5.842 | 33.298 | 48.821 | 0.172 | 8.356 | 1.466 | 1413.11 | 1408 | 307 | 17 | 264 | 0 | 0 | 0 | 708 | 0 | 300 | 102 | 0 | 0 | 17 |  |  | 4
2020-03-23 | A57745 | 1 | 고탄소 | AE1055LS |  | Al 탈산 | B | 29 | 24 | 50800 | 78.72 | A | A | A |  | 1 | 1 |  | 1520 | 1534 | 5600 |  |  | 5600 | 55.16 | 12 | 101532 | 1583 |  | Y | 40 | 30 |  |  | A57742 |  |  |  |  | 정용태 | 3 |  |  | Y |  |  |  | 99.7 | 12-9 | 0 | 337.16 | A |  | 1583 | 3 | 0.16 | 1549 | 0.92 | 65 | 21 | 254 | 4:14 | 25 | 25 | 22 | 0 |  | 0 |  |  | N2 | 2020-03-24 02:49 | 2020-03-24 03:33 | 44 | 2020-03-24 02:48 | 45 | [8 empty] | Y | [5 empty] | 0 | 204.06 | [23 empty] | 49.54 | 0 | A | [9 empty] | 31 | 0 | 770 | 11 | 0 | 0 | 0 | 445 | 0 | 395 | 75 | 0 | 0 | 29
2020-03-23 | B57603 | 2 | 중탄소 | AE15B36C2 | TUNDISH교체 | Si 탈산 | B | 33 | 33 | 51600 | 119.28 | A | A |  | A | 1 |  | 1 | 1540 | 1547 | 7900 |  |  | 7900 | 81.89 | 17 | 96475 | 1704 |  | Y | 44 | 38 | [7 empty] | 임현진 | 2 |  |  |  |  | Y |  | 91.6 | 11-9 | 295.51 | 0 | A |  | 1677 | 1 | 0.14 | 1585 | 1.43 | 87 | 30 | 811 | 13:31 | 15 | 20 | 0 | 0 |  | 0 | 0 |  | AR | 2020-03-24 03:33 | 2020-03-24 04:06 | 33 | 2020-03-24 03:15 | 51 |  |  |  |  | N | 미투입 강종 | [7 empty] | 5.5 | 16.33 | 0 | [19 empty] | 2.85 | 2.23 |  |  | 0.3 | 0.3 | B | [9 empty] | 0 | 0 | 438 | 0 | 0 | 0 | 0 | 496 | 0 | 0 | 0 | 0 | 0 | 36 |  |  | 7 |  | 1
2020-03-23 | C55111 | 3 | 저탄소 | SCR420HC | 연주종료 | Al 탈산 | T | 19 | 70 | 49950 | 88.2 | A | A | A |  | 1 |  | 1 | 1550 | 1548 | 6700 |  |  | 6700 | 73.91 | 33 | 90651 | 1636 |  | Y | 41 | 38 | 빌레트 잔강처리 5톤(C55108) |  | B57600 | 05 |  |  |  | 도주용 | 2 |  | Y |  |  | Y | 4 | 93.2 | 11-4 | 25.9 | 56.67 | A |  | 1626 | 2 | 0.41 | 1574 | 1.33 | 63 | 33 | 434 | 7:14 | 13 | 13 | 0 | 0 |  | 0 | 9 |  | N2 | 2020-03-24 03:42 |  | 15 | 2020-03-24 03:33 | 24 |  |  |  |  | Y | [5 empty] | Y |  |  | 6 | 1.93 | 6.37 | [23 empty] | 0 | 0.41 | A | [9 empty] | 497 | 853 | 223 | 237 | 0 | 0 | 0 | 637 | 0 | 301 | 102 | 0 | 0 | 7 |  |  | 4
2020-03-23 | B57604 | 2 | 중탄소 | AE15B36C2 |  | Si 탈산 | B | 1 | 8 | 51950 | 98.4 | A | A |  | A | 1 |  | 1 | 1540 | 1525 | 7900 |  |  | 7900 | 80.82 | 16 | 97753 | 1655 |  | Y | 44 | 38 |  |  | A57743 | 05 |  |  |  | 임현진 | 2 |  |  |  |  | Y |  | 97.75 | 13-1 | 127.31 | 81.47 | A |  | 1644 | 1 | 0.15 | 1572 | 1.79 | 74 | 27 | 219 | 3:39 | 15 | 15 | 0 | 0 |  | 0 | 0 |  | AR | 2020-03-24 04:25 | 2020-03-24 05:02 | 37 | 2020-03-24 04:04 | 58 |  |  |  |  | N | 미투입강종 | [7 empty] | 5.5 | 8.58 | 0 | [23 empty] | 0.39 | 0.39 | B | [9 empty] | 144 | 0 | 0 | 968 | 0 | 156 | 0 | 794 | 0 | 110 | 0 | 0 | 0 | 0 |  |  | 7
2020-03-23 | C55112 | 3 | 저탄소 | SCR420HC | TUNDISH교체전 | Al 탈산 | T | 35 | 54 | 50000 | 100.18 | A | A | A |  | 1 |  | 1 | 1550 | 1611 | 6900 |  |  | 6900 | 66.1 | 38 | 104386 | 1641 |  | Y | 60 | 40 |  |  | C55109 | 05 |  |  |  | 정종훈 | 2 |  |  | Y |  | N |  | 105.4 | 12-9 | 58.92 | 88.58 | A |  | 1631 | 2 | 0.41 | 1585 | 1.53 | 74 | 27 | 411 | 6:51 | 13 | 13 | 0 | 0 |  | 0 | 11 |  | N2 | 2020-03-24 04:55 |  | 7 | 2020-03-24 04:44 | 18 |  |  |  |  | Y | [5 empty] | Y |  |  | 4 | 6.77 | 0 | [23 empty] | 0 | 0 | A | [9 empty] | 499 | 1117 | 0 | 169 | 0 | 0 | 0 | 1149 | 0 | 0 | 202 | 0 | 0 | 0 |  |  | 5
2020-03-23 | A57746 | 1 | 고탄소 | AE1055LS |  | Al 탈산 | B | 15 | 14 | 51000 | 74.58 | A | A | A |  | 1 | 1 |  | 1520 | 1592 | 4300 |  |  | 4300 | 50.82 | 10 | 84610 | 1591 |  | Y | 41 | 28 | A57743히트 잔강 B57604히트에 처리함. |  | A57744 |  |  |  |  | 정용태 | 3 |  |  | Y |  |  |  | 104 | 13-6 | 0.65 | 225.07 | A |  | 1591 | 3 | 0.17 | 1544 | 1.38 | 60 | 26 | 266 | 4:26 | 25 | 25 | 23 | 0 |  | 0 |  |  | N2 | 2020-03-24 04:31 | 2020-03-24 04:51 | 20 | 2020-03-24 04:31 | 20 |  |  |  |  | Y |  |  |  | Y | [5 empty] | 0 | 222 | [23 empty] | 53.79 | 0 | A | [9 empty] | 32 | 0 | 813 | 21 | 0 | 0 | 0 | 988 | 0 | 841 | 98 | 0 | 0 | 19
2020-03-23 | B57605 | 2 | 중탄소 | AE15B36C2 |  | Si 탈산 | B | 32 | 55 | 49300 | 102.12 | A | A |  | A | 1 |  | 1 | 1540 | 1545 | 7100 |  |  | 7100 | 75.81 | 17 | 93653 | 1645 |  | N | 43 | 36 | [7 empty] | 임현진 | 2 |  |  |  |  | Y |  | 0 | 10-1 | 275.39 | 0 | A |  | 1626 | 1 | 0.12 | 1560 | 1.42 | 62 | 19 | 211 | 3:31 | 15 | 16 | 0 | 0 |  | 0 | 0 |  | AR | 2020-03-24 05:31 | 2020-03-24 06:04 | 33 | 2020-03-24 05:08 | 55 |  |  |  |  | N | 미투입강종 | [7 empty] | 4.5 | 9.08 | 0 | [23 empty] | 0.35 | 0.35 | A | [9 empty] | 132 | 0 | 511 | 0 | 0 | 0 | 0 | 603 | 0 | 102 | 0 | 0 | 0 | 22 |  |  | 7
2020-03-23 | A57747 | 1 | 고탄소 | AE1055LS |  | Al 탈산 | B | 16 | 18 | 50700 | 83.45 | A | A | A |  | 1 | 1 |  | 1520 | 1562 | 4600 |  |  | 4600 | 54.37 | 10 | 84610 | 1600 |  | Y | 48 | 30 | [7 empty] | 정용태 | 3 | [8 empty] | 3.04 | 226.97 | A |  | 1600 | 3 | 0.16 | 1545 | 1.62 | 61 | 31 | 243 | 4:03 | 25 | 25 | 24 | 0 |  | 0 |  |  | N2 | 2020-03-24 05:38 | 2020-03-24 05:55 | 17 | 2020-03-24 05:37 | 18 |  |  |  |  | Y |  |  |  | Y | [5 empty] | 0 | 180.26 | [23 empty] | 55.71 | 0 | A | [9 empty] | 69 | 0 | 883 | 42 | 0 | 0 | 0 | 1097 | 0 | 894 | 98 | 0 | 0 | 23
2020-03-23 | B57606 | 2 | 중탄소 | AE15B36C2 |  | Si 탈산 | B | 20 | 49 | 49450 | 100.8 | A | A |  | B | 1 |  | 1 | 1540 | 1547 | 7300 |  |  | 7300 | 73.62 | 18 | 99162 | 1656 |  | Y | 44 | 39 | [7 empty] | 임현진 | 2 |  |  |  |  | Y |  | 104.75 | 12-9 | 252.13 | 0 | A |  | 1623 | 1 | 0.33 | 1562 | 0 | 64 | 20 | 190 | 3:10 | 15 | 16 | 0 | 0 | 55 | 0 | 0 |  | AR | 2020-03-24 06:37 | 2020-03-24 07:09 | 31 | 2020-03-24 06:17 | 52 |  |  |  |  | N | 미투입강종 | [7 empty] | 4 | 18.62 | 0 | [23 empty] | 0.01 | 0.01 | A | [9 empty] | 177 | 0 | 514 | 0 | 0 | 0 | 0 | 496 | 0 | 0 | 0 | 0 | 0 | 50 |  |  | 5
2020-03-23 | C55113 | 3 | 중탄소 | AE1541M4 | 연주시작 | Si 탈산 | T | 31 | 78 | 49850 | 115.17 | A | A | B |  | 1 |  | 1 | 1535 | 1600 | 8000 |  |  | 8000 | 83.21 | 35 | 96145 | 1655 |  | Y | 56 | 50 | [7 empty] | 도주용 | 2 | [6 empty] | 95.7 | 11-5 | 421.61 | 0 | A |  | 1638 | 2 | 0.43 | 1576 | 1.27 | 85 | 49 | 547 | 9:07 | 15 | 15 | 0 | 0 |  | 0 | 10 |  | AR | 2020-03-24 06:59 |  | 13 | 2020-03-24 06:48 | 23 |  |  |  |  | Y | [5 empty] | N |  |  |  | 5.35 | 0 | [23 empty] | 1.63 | 0 | A | [9 empty] | 0 | 0 | 379 | 0 | 0 | 0 | 0 | 1151 | 0 | 0 | 301 | 0 | 0 | 6 |  |  | 9 |  | 1
2020-03-23 | A57748 | 1 | 고탄소 | AE1055LS |  | Al 탈산 | B | 18 | 70 | 47200 | 80.1 | A | B | B |  | 1 | 1 |  | 1520 | 1559 | 3800 |  |  | 3800 | 37.43 | 12 | 101532 | 1594 |  | Y | 41 | 24 |  |  | A57745 |  |  |  |  | 정용태 | 3 |  | Y | [6 empty] | 0 | 281.53 | A |  | 1594 | 3 | 0.16 | 1547 | 1.24 | 63 | 34 | 269 | 4:29 | 25 | 25 | 25 | 0 |  | 0 |  |  | N2 | 2020-03-24 06:40 | 2020-03-24 06:53 | 13 | 2020-03-24 06:39 | 14 |  |  |  |  | Y |  |  |  | Y | [5 empty] | 0 | 181.37 | [23 empty] | 56.89 | 0 | A | [9 empty] | 0 | 0 | 783 | 21 | 0 | 0 | 0 | 300 | 0 | 296 | 0 | 0 | 0 | 45
2020-03-23 | B57607 | 2 | 중탄소 | AE15B36C2 |  | Si 탈산 | B | 33 | 34 | 51600 | 99.15 | A | B |  | B | 1 |  | 1 | 1540 | 1566 | 6900 |  |  | 6900 | 69.46 | 18 | 99338 | 1656 |  | Y | 48 | 33 | [7 empty] | 임현진 | 2 |  |  |  |  | Y |  | 105.8 | 13-4 | 183.18 | 0 | A |  | 1635 | 1 | 0.17 | 1577 | 1.56 | 79 | 35 | 207 | 3:27 | 15 | 16 | 0 | 0 |  | 0 | 0 |  | AR | 2020-03-24 07:39 | 2020-03-24 08:12 | 33 | 2020-03-24 07:19 | 53 |  |  |  |  | N | 미투입강종 | [8 empty] | 13.16 | 0 | [23 empty] | 0.15 | 0.15 | A | [9 empty] | 197 | 32 | 0 | 101 | 0 | 0 | 0 | 1053 | 0 | 0 | 0 | 0 | 0 | 0 |  |  | 5
2020-03-24 | A57749 | 1 | 고탄소 | AE1055LS | TUNDISH교체전 | Al 탈산 | B | 29 | 25 | 50700 | 68.9 | B | B | B |  | 1 | 1 |  | 1520 | 1568 | 3700 |  |  | 3700 | 40.43 | 12 | 91508 | 1597 |  | Y | 41 | 23 | [7 empty] | 이호남 | 2 |  | Y |  |  |  |  | 93.3 | 12-2 | 0 | 233.82 | A |  | 1597 | 3 | 0.16 | 1548 | 1.58 | 64 | 30 | 310 | 5:10 | 25 | 25 | 26 | 0 |  | 0 |  |  | N2 | 2020-03-24 07:31 | 2020-03-24 07:54 | 23 | 2020-03-24 07:29 | 24 |  |  |  |  | Y |  |  |  | Y | [5 empty] | 0 | 153.5 | [23 empty] | 62.84 | 0 | A | [9 empty] | 66 | 0 | 842 | 18 | 0 | 0 | 0 | 299 | 0 | 296 | 0 | 0 | 0 | 32
2020-03-24 | C55114 | 3 | 중탄소 | AE1541M4 | 연주종료 | Si 탈산 | T | 10 | 66 | 49800 | 102.55 | B | B | B |  | 1 |  | 1 | 1535 | 1556 | 6800 |  |  | 6800 | 66.9 | 37 | 101639 | 1586 | 746 | Y | 52 | 36 | [7 empty] | 박재승 | 3 |  |  |  |  | Y |  | 103.9 | 12-5 | 230.07 | 0 | A |  | 1621 | 2 | 0.46 | 1563 | 1.81 | 72 | 40 | 398 | 6:38 | 15 | 16 | 0 | 0 |  | 0 | 10 |  | AR | 2020-03-24 08:05 |  | 13 | 2020-03-24 07:46 | 32 |  |  |  |  | Y | [5 empty] | N |  |  |  | 10.33 | 0 | [23 empty] | 1.63 | 0 | A | [9 empty] | 0 | 0 | 370 | 0 | 0 | 0 | 0 | 594 | 0 | 0 | 0 | 0 | 0 | 19 |  |  | 5
2020-03-24 | B57608 | 2 | 중탄소 | AE15B36C2 |  | Si 탈산 | B | 1 | 9 | 52050 | 90.65 | B | B |  | B | 1 |  | 1 | 1540 | 1576 | 6200 |  |  | 6200 | 65.16 | 17 | 95149 | 1635 |  | Y | 41 | 35 | [7 empty] | 임승우 | 2 |  |  |  |  | Y |  | 103.85 | 13-8 | 212.25 | 0 | A |  | 1630 | 1 | 0.16 | 1569 | 1.69 | 71 | 27 | 170 | 2:50 | 15 | 17 | 0 | 0 |  | 0 | 0 |  | AR | 2020-03-24 08:29 | 2020-03-24 09:15 | 46 | 2020-03-24 08:11 | 64 |  |  |  |  | N | 미투입강종 | [7 empty] | 3.6 | 14.53 | 0 | [23 empty] | 0.11 | 0.11 | A | [9 empty] | 239 | 0 | 70 | 0 | 0 | 0 | 0 | 734 | 0 | 0 | 0 | 0 | 0 | 12 |  |  | 5
2020-03-24 | A57750 | 1 | 고탄소 | SP-AE1055LSM | TUNDISH교체 | Al 탈산 | B | 15 | 15 | 51000 | 83.47 | B | B | B |  | 1 | 1 |  | 1520 | 1551 | 5500 |  |  | 5500 | 54.17 | 12 | 101532 | 1615 |  | Y | 41 | 36 | [7 empty] | 이호남 | 2 |  | Y |  |  |  |  | 103.15 | 13-5 | 0 | 224.76 | A |  | 1615 | 3 | 0.16 | 1572 | 1.02 | 87 | 34 | 264 | 4:24 | 25 | 30 | 27 | 0 |  | 0 |  |  | N2 | 2020-03-24 08:49 | 2020-03-24 09:10 | 21 | 2020-03-24 08:48 | 22 |  |  |  |  | Y |  |  |  | Y | [5 empty] | 0 | 189.2 | [19 empty] | 2.06 |  |  |  | 64.29 | 0 | A |  |  | 4.837 | 26.942 | 59.261 | 0.08 | 12.251 | 2.199 | 1986.27 | 67 | 0 | 923 | 27 | 0 | 0 | 0 | 299 | 0 | 296 | 0 | 0 | 0 | 18 |  |  |  | 0 | 1
2020-03-24 | C55115 | 3 | 중탄소 | AE1541M4 | TUNDISH교체전 | Si 탈산 | T | 19 | 71 | 49950 | 94.97 | B | B | B |  | 1 |  | 1 | 1535 | 1556 | 7300 |  |  | 7300 | 74.86 | 36 | 97521 | 1621 |  | Y | 53 | 5 | [7 empty] | 박재승 | 3 |  |  |  |  | Y |  | 102.9 | 12-3 | 204.01 | 0 | A |  | 1615 | 2 | 0.44 | 1562 | 1.77 | 71 | 32 | 384 | 6:24 | 15 | 15 | 0 | 0 |  | 0 | 10 |  | AR | 2020-03-24 09:09 |  | -52 | 2020-03-24 08:57 | -40 |  |  |  |  | Y | [5 empty] | N |  |  |  | 8.48 | 0 | [23 empty] | 1.63 | 0 | A | [9 empty] | 0 | 0 | 1003 | 0 | 0 | 0 | 0 | 655 | 0 | 0 | 0 | 0 | 0 | 6 |  |  | 5
2020-03-24 | B57609 | 2 | 중탄소 | AE15B36C2 |  | Si 탈산 | B | 32 | 56 | 48850 | 91.92 | B | B |  | B | 1 |  | 1 | 1540 | 1535 | 6900 |  |  | 6900 | 98.04 | 9 | 70377 | 1635 |  | N | 41 | 35 | [7 empty] | 임승우 | 2 |  |  |  |  | Y |  | 99.95 | 12-3 | 193.27 | 0 | A |  | 1629 | 1 | 0.45 | 1570 | 1.59 | 72 | 28 | 334 | 5:34 | 15 | 16 | 0 | 0 |  | 0 | 0 |  | AR | 2020-03-24 09:31 | 2020-03-24 10:21 | 50 | 2020-03-24 09:12 | 70 |  |  |  |  | Y | [8 empty] | 4 | 20.46 | 0 | [23 empty] | 0.25 | 0.25 | B | [9 empty] | 52 | 0 | 0 | 0 | 0 | 0 | 0 | 1099 | 0 | 0 | 0 | 0 | 0 | 0 |  |  | 5
2020-03-24 | A57751 | 1 | 고탄소 | SP-AE1055LSM |  | Al 탈산 | B | 16 | 19 | 50200 | 80.8 | B | B | B |  | 1 | 1 |  | 1520 | 1532 | 5500 |  |  | 5500 | 65 | 10 | 84610 | 1603 |  | Y | 43 | 33 | [7 empty] | 이호남 | 2 |  | Y |  |  |  |  | 103.2 | 13-4 | 0 | 314.4 | A |  | 1602 | 3 | 0.16 | 1551 | 1.38 | 66 | 31 | 264 | 4:24 | 25 | 30 | 28 | 0 |  | 0 |  |  | N2 | 2020-03-24 09:43 | 2020-03-24 10:16 | 33 | 2020-03-24 09:42 | 34 |  |  |  |  | Y |  |  |  | Y | [5 empty] | 0 | 166.11 | [23 empty] | 69.95 | 0 | A |  |  | 5.391 | 29.35 | 54.373 | 0.117 | 10.085 | 1.852 | 1751.92 | 92 | 0 | 989 | 21 | 0 | 0 | 0 | 299 | 0 | 297 | 0 | 0 | 0 | 33 |  |  |  | 0
2020-03-24 | C55116 | 3 | 중탄소 | AE15B36C2 | TUNDISH교체전 | Si 탈산 | B | 35 | 55 | 49300 | 110.5 | B | B | B |  | 1 |  | 1 | 1535 | 1535 | 7900 |  |  | 7900 | 87 | 16 | 90800 | 1642 |  | N | 58 | 39 |  |  | C55113 | 02 |  |  |  | 박재승 | 3 |  | N | Y |  | Y |  | 100.15 | 12-3 | 206.22 | 5.52 | A |  | 1633 | 2 | 0.44 | 1561 | 2.48 | 63 | 15 | 408 | 6:48 | 15 | 15 | 0 | 0 |  | 0 | 15 |  | AR | 2020-03-24 10:28 | 2020-03-24 11:26 | 59 | 2020-03-24 10:04 | 83 |  |  |  |  | N | [5 empty] | N |  |  |  | 8.01 | 0 | [23 empty] | 1.63 | 0 | A | [9 empty] | 431 | 0 | 788 | 0 | 0 | 0 | 0 | 546 | 0 | 0 | 0 | 0 | 0 | 41 |  |  | 5
2020-03-24 | A57752 | 1 | 고탄소 | SP-AE1055LSM |  | Al 탈산 | B | 20 | 50 | 50200 | 86.8 | B | B | B |  | 1 | 1 |  | 1520 | 1543 | 4600 |  |  | 4600 | 45.31 | 12 | 101532 | 1598 |  | Y | 42 | 28 | [7 empty] | 이호남 | 2 |  | Y |  |  |  |  | 99.9 | 12-4 | 0 | 132.06 | A |  | 1598 | 3 | 0.16 | 1547 | 1.19 | 62 | 25 | 269 | 4:29 | 25 | 30 | 29 | 0 |  | 0 |  |  | N2 | 2020-03-24 10:53 | 2020-03-24 11:22 | 29 | 2020-03-24 10:50 | 31 |  |  |  |  | Y |  |  |  | Y | [5 empty] | 0 | 201.3 | [23 empty] | 0.02 | 0 | A |  |  | 5.262 | 28.957 | 55.224 | 0.146 | 10.494 | 1.907 | 1828.31 | 57 | 0 | 899 | 48 | 0 | 0 | 0 | 299 | 0 | 296 | 0 | 0 | 0 | 24 |  |  |  | 0
2020-03-24 | C55117 | 3 | 저탄소 | SCR415HM | TUNDISH교체 | Si 탈산 | B | 31 | 79 | 48900 | 121.58 | B | B | B |  | 1 |  | 1 | 1550 | 1574 | 9390 |  |  | 9390 | 100.89 | 11 | 93071 | 1680 |  | Y | 64 | 47 | [7 empty] | 박재승 | 3 |  |  |  |  | Y |  | 96.85 | 11-6 | 0 | 289.38 | A |  | 1665 | 2 | 0.42 | 1594 | 1.58 | 82 | 22 | 566 | 9:26 | 16 | 16 | 0 | 0 |  | 0 | 15 |  | N2 | 2020-03-24 11:46 | 2020-03-24 12:35 | 49 | 2020-03-24 11:33 | 62 |  |  |  |  | Y | [5 empty] | N |  |  |  | 0.29 | 5.21 | [19 empty] | 3.21 | 1.78 |  |  | 1.63 | 0 | A | [9 empty] | 1130 | 340 | 6 | 0 | 0 | 0 | 0 | 1044 | 0 | 0 | 0 | 0 | 0 | 18 |  |  | 5 |  | 1
2020-03-24 | A57753 | 1 | 고탄소 | SP-AE1055LSM |  | Al 탈산 | B | 29 | 26 | 50700 | 88.78 | B | B | B |  | 1 | 1 |  | 1520 | 1570 | 4200 |  |  | 4200 | 41.37 | 12 | 101532 | 1582 |  | Y | 44 | 27 | [7 empty] | 이호남 | 2 |  | Y |  |  |  |  | 105.4 | 13-5 | 0 | 259.48 | A |  | 1582 | 3 | 0.15 | 1536 | 1.1 | 51 | 17 | 260 | 4:20 | 25 | 30 | 30 | 0 |  | 0 |  |  | N2 | 2020-03-24 12:08 | 2020-03-24 12:26 | 18 | 2020-03-24 12:05 | 21 |  |  |  |  | Y |  |  |  | Y | [5 empty] | 0 | 199.35 | [23 empty] | 0.03 | 0 | A |  |  | 8.031 | 27.763 | 53.279 | 0.171 | 6.634 | 1.919 | 1505.08 | 71 | 0 | 833 | 110 | 0 | 0 | 0 | 297 | 0 | 298 | 0 | 0 | 0 | 31
2020-03-24 | B57610 | 2 | 저탄소 | SCR415HM |  | Si 탈산 | B | 33 | 35 | 51200 | 114.03 | B | B |  | B | 1 |  | 1 | 1555 | 1557 | 9300 |  |  | 9300 | 99.92 | 11 | 93071 | 1686 |  | Y | 53 | 50 | [7 empty] | 임승우 | 2 | [6 empty] | 101.3 | 12-9 | 0 | 294.74 | A |  | 1668 | 1 | 0.12 | 1584 | 1.57 | 72 | 31 | 239 | 3:59 | 16 | 17 | 0 | 0 |  | 0 | 0 |  | N2 | 2020-03-24 12:48 | 2020-03-24 13:30 | 42 | 2020-03-24 12:21 | 69 |  |  |  |  | Y | [8 empty] | 4.2 | 0 | 12.27 | [23 empty] | 0.07 | 0.07 | A | [9 empty] | 976 | 320 | 0 | 92 | 0 | 0 | 0 | 1213 | 0 | 0 | 0 | 0 | 0 | 0 |  |  | 5
2020-03-24 | C55118 | 3 | 중탄소 | AE4140W | 연주시작 | Al 탈산 | T | 10 | 67 | 49600 | 137.92 | B | B | B |  | 1 |  | 1 | 1535 | 1578 | 9800 |  |  | 9800 | 118.92 | 30 | 82410 | 1658 |  | N | 96 | 121 | P성분 오버로 강종 변경 후 작업 ; 조괴장 그리트 투입 | [5 empty] | 성분 OVER | 박재승 | [5 empty] | Y |  | 83.75 | 10-4 | 119.38 | 409.47 | A |  | 1660 | 2 | 0.45 | 1590 | 2.41 | 95 | 0 | 501 | 8:21 | 13 | 13 | 0 | 0 |  | 0 | 10 |  | AR | 2020-03-24 13:16 |  | 36 | 2020-03-24 13:03 | 48 |  |  |  |  | Y | [5 empty] | N |  |  |  | 4.17 | 0 | [23 empty] | 1.63 | 0 | A | [9 empty] | 1464 | 53 | 715 | 203 | 0 | 0 | 0 | 1232 | 0 | 300 | 299 | 0 | 0 | 8 |  |  | 9 |  | 1
2020-03-24 | A57754 | 1 | 고탄소 | AE1055LS | 유사강종연연주 | Al 탈산 | B | 15 | 16 | 50300 | 77 | B | B | B |  | 1 | 1 |  | 1520 | 1546 | 4500 |  |  | 4500 | 53.19 | 10 | 84610 | 1598 |  | Y | 41 | 27 | [7 empty] | 이호남 | 2 |  | Y |  |  |  |  | 101.8 | 13-3 | 0 | 246.04 | A |  | 1598 | 3 | 0.16 | 1559 | 1.11 | 75 | 33 | 245 | 4:05 | 25 | 25 | 31 | 0 |  | 0 |  |  | N2 | 2020-03-24 13:01 | 2020-03-24 13:34 | 33 | 2020-03-24 12:59 | 34 |  |  |  |  | Y |  |  |  | Y | [5 empty] | 0 | 165.28 | [23 empty] | 0.97 | 0 | B | [9 empty] | 18 | 0 | 812 | 15 | 0 | 0 | 0 | 351 | 0 | 352 | 0 | 0 | 0 | 27
2020-03-24 | B57611 | 2 | 저탄소 | SCR415HM |  | Si 탈산 | B | 18 | 71 | 47050 | 117.08 | B | B |  | B | 1 |  | 1 | 1555 | 1566 | 8900 |  |  | 8900 | 95.63 | 11 | 93071 | 1657 | 360 | N | 63 | 47 | C55116 온도 낮아서 23 TON 내려옴 | [6 empty] | 임승우 | 2 |  |  |  |  | Y |  | 108.95 | 12-9 | 0 | 138.66 | A |  | 1644 | 1 | 0.16 | 1576 | 1.61 | 64 | 17 | 250 | 4:10 | 16 | 17 | 0 | 0 |  | 0 | 0 |  | N2 | 2020-03-24 13:53 | 2020-03-24 14:28 | 35 | 2020-03-24 13:29 | 59 |  |  |  |  | Y | [8 empty] | 4.2 | 0 | 15.57 | [23 empty] | 0.24 | 0.24 | A | [9 empty] | 100 | 1062 | 0 | 433 | 0 | 0 | 0 | 1503 | 0 | 0 | 0 | 0 | 0 | 0 |  |  | 7
2020-03-24 | A57755 | 1 | 고탄소 | AE1055LS |  | Al 탈산 | B | 16 | 20 | 49900 | 74.12 | B | B | B |  | 1 | 1 |  | 1520 | 1549 | 4300 |  |  | 4300 | 42.35 | 12 | 101532 | 1593 |  | Y | 40 | 26 | [7 empty] | 이호남 | 2 |  | Y |  |  |  |  | 98.25 | 12-9 | 0 | 218.54 | A |  | 1593 | 3 | 0.16 | 1556 | 1.12 | 72 | 35 | 257 | 4:17 | 25 | 25 | 32 | 0 |  | 0 |  |  | N2 | 2020-03-24 13:57 | 2020-03-24 14:34 | 37 | 2020-03-24 13:56 | 38 |  |  |  |  | Y |  |  |  | Y | [5 empty] | 0 | 154.46 | [23 empty] | 15.71 | 0 | A | [9 empty] | 0 | 0 | 763 | 12 | 0 | 0 | 0 | 452 | 0 | 391 | 0 | 0 | 0 | 43
2020-03-24 | C55119 | 3 | 중탄소 | AE4140W | 연주종료 | Al 탈산 | T | 19 | 72 | 49650 | 86.15 | B | B | C |  | 1 |  | 1 | 1535 | 1556 | 7000 |  |  | 7000 | 84.94 | 30 | 82410 | 1647 |  | Y | 50 | 36 | [7 empty] | 박재승 | 3 |  |  |  |  | Y |  | 99.1 | 11-9 | 170.68 | 0 | A |  | 1627 | 2 | 0.41 | 1576 | 1.82 | 81 | 37 | 388 | 6:28 | 13 | 13 | 0 | 0 |  | 0 | 8 |  | AR | 2020-03-24 14:13 |  | 34 | 2020-03-24 14:05 | 43 |  |  |  |  | Y | [5 empty] | N |  |  |  | 3.43 | 0 | [23 empty] | 1.63 | 0 | A | [9 empty] | 1343 | 0 | 606 | 0 | 0 | 0 | 0 | 632 | 0 | 301 | 78 | 0 | 0 | 24 |  |  | 6
2020-03-24 | B57612 | 2 | 저탄소 | SCR415HM |  | Si 탈산 | B | 20 | 51 | 49450 | 107.6 | B | B |  | C | 1 |  | 1 | 1555 | 1557 | 7500 |  |  | 7500 | 80.58 | 11 | 93071 | 1666 |  | Y | 45 | 37 |  |  | C55117 | 05 |  |  |  | 임승우 | 2 |  |  | Y |  | Y |  | 98.05 | 12-2 | 0 | 255.1 | A |  | 1648 | 1 | 0.14 | 1590 | 1.28 | 78 | 30 | 210 | 3:30 | 16 | 16 | 0 | 0 |  | 0 | 0 |  | N2 | 2020-03-24 14:59 | 2020-03-24 15:27 | 28 | 2020-03-24 14:34 | 53 |  |  |  |  | Y | [8 empty] | 4.6 | 0 | 12.75 | [23 empty] | 0.16 | 0.16 | A | [9 empty] | 464 | 615 | 80 | 0 | 0 | 0 | 0 | 853 | 0 | 0 | 0 | 0 | 0 | 0 |  |  | 5
2020-03-24 | A57756 | 1 | 고탄소 | AE1055LS |  | Al 탈산 | B | 1 | 10 | 51400 | 82.23 | B | C | C |  | 1 | 1 |  | 1520 | 1547 | 5200 |  |  | 5200 | 51.22 | 12 | 101532 | 1587 |  | Y | 41 | 35 | [7 empty] | 이호남 | 2 |  | Y |  |  |  |  | 103.15 | 13-6 | 0 | 329.39 | A |  | 1587 | 3 | 0.16 | 1545 | 1.08 | 61 | 22 | 265 | 4:25 | 25 | 25 | 33 | 0 |  | 0 |  |  | N2 | 2020-03-24 15:06 | 2020-03-24 15:36 | 29 | 2020-03-24 15:04 | 31 |  |  |  |  | Y |  |  |  | Y | [5 empty] | 0 | 177.47 | [23 empty] | 0.03 | 0 | A | [9 empty] | 15 | 0 | 834 | 10 | 0 | 0 | 0 | 812 | 0 | 703 | 0 | 0 | 0 | 44
2020-03-24 | C55120 | 3 | 중탄소 | AE4140W | 연주종료 | Al 탈산 | T | 35 | 56 | 49500 | 87.38 | B | C | C |  | 1 |  | 1 | 1535 | 1548 | 6500 |  |  | 6500 | 67.61 | 35 | 96145 | 1617 |  | Y | 43 | 36 | [7 empty] | 박재승 | 3 |  |  |  |  | Y |  | 98 | 12-1 | 207.95 | 0 | A |  | 1610 | 2 | 0.42 | 1566 | 1.26 | 71 | 30 | 383 | 6:23 | 13 | 13 | 0 | 0 |  | 0 | 10 |  | AR | 2020-03-24 15:19 |  | 29 | 2020-03-24 15:10 | 39 |  |  |  |  | Y | [5 empty] | N |  |  |  | 3.52 | 0 | [23 empty] | 0 | 0 | A | [9 empty] | 1374 | 0 | 246 | 0 | 0 | 0 | 0 | 500 | 0 | 299 | 33 | 0 | 0 | 14 |  |  | 5
2020-03-24 | B57613 | 2 | 저탄소 | SCR415HM |  | Si 탈산 | B | 32 | 57 | 48700 | 112.95 | C | C |  | C | 1 |  | 1 | 1555 | 1615 | 7700 |  |  | 7700 | 53.53 | 17 | 143837 | 1636 |  | Y | 56 | 41 |  |  | B57610 | 05 |  |  |  | 고승만 | 2 |  |  | Y |  | Y |  | 100.7 | 12-3 | 0.24 | 246.16 | A |  | 1644 | 1 | 0.17 | 1578 | 1.54 | 66 | 26 | 212 | 3:32 | 16 | 16 | 0 | 0 |  | 0 | 0 |  | N2 | 2020-03-24 16:07 | 2020-03-24 16:24 | 17 | 2020-03-24 15:44 | 40 |  |  |  |  | Y | [8 empty] | 5 | 0 | 13.82 | [23 empty] | 0.19 | 0.19 | A | [9 empty] | 1070 | 110 | 81 | 0 | 0 | 0 | 0 | 946 | 0 | 206 | 0 | 0 | 0 | 0 |  |  | 7
2020-03-24 | A57757 | 1 | 고탄소 | AE1055LS |  | Al 탈산 | B | 29 | 27 | 50700 | 82.23 | C | C | C |  | 1 | 1 |  | 1520 | 1526 | 6200 |  |  | 6200 | 61.06 | 12 | 101532 | 1580 |  | Y | 43 | 38 | [7 empty] | 박안희 | 2 |  | Y |  |  |  |  | 107.35 | 13-7 | 0 | 341.56 | A |  | 1580 | 3 | 0.18 | 1550 | 0.77 | 66 | 26 | 279 | 4:39 | 25 | 25 | 34 | 0 |  | 0 |  |  | N2 | 2020-03-24 16:16 | 2020-03-24 16:37 | 22 | 2020-03-24 16:15 | 23 |  |  |  |  | Y |  |  |  | Y | [5 empty] | 0 | 179.53 | [23 empty] | 3.65 | 0 | A | [9 empty] | 72 | 0 | 927 | 12 | 0 | 0 | 0 | 595 | 0 | 548 | 0 | 0 | 0 | 48
2020-03-24 | C55121 | 3 | 중탄소 | AE4140W | 연주종료 | Al 탈산 | T | 31 | 80 | 48600 | 80.82 | C | C | C |  | 1 |  | 1 | 1535 | 1537 | 6600 |  |  | 6600 | 70.67 | 34 | 93398 | 1577 |  | Y | 46 | 13 | [15 empty] | 100.5 | 11-9 | 216.4 | 0 | A |  | 1611 | 2 | 0.43 | 1563 | 1.55 | 68 | 27 | 349 | 5:49 | 13 | 13 | 0 | 0 |  | 0 | 5 |  | AR | 2020-03-24 16:18 |  | 32 | 2020-03-24 16:14 | 37 |  |  |  |  | Y | [5 empty] | N |  |  |  | 3.54 | 0 | [23 empty] | 0 | 0 | A | [9 empty] | 1317 | 0 | 81 | 0 | 0 | 0 | 0 | 396 | 0 | 201 | 0 | 0 | 0 | 29 |  |  | 5
2020-03-24 | B57614 | 2 | 저탄소 | 16MNCR5H |  | Al 탈산 | B | 33 | 36 | 52500 | 104.8 | C | C |  | C | 1 |  | 1 | 1555 | 1605 | 6200 |  |  | 6200 | 146.55 | 5 | 42305 | 1645 |  | Y | 49 | 36 |  |  | B57611 | 05 |  |  |  | 고승만 | 2 |  |  | Y |  | Y |  | 102.3 | 12-9 | 0 | 263.78 | A |  | 1635 | 1 | 0.11 | 1575 | 1.1 | 63 | 34 | 337 | 5:37 | 16 | 16 | 0 | 0 |  | 0 | 0 |  | N2 | 2020-03-24 17:06 | 2020-03-24 17:21 | 15 | 2020-03-24 16:50 | 32 |  |  |  |  | Y | [9 empty] | 1.35 | 16.25 | [23 empty] | 0.21 | 0.21 | A | [9 empty] | 57 | 1019 | 814 | 452 | 0 | 306 | 0 | 997 | 0 | 367 | 0 | 0 | 0 | 0 |  |  | 5
2020-03-24 | A57758 | 1 | 고탄소 | AE1055LS |  | Al 탈산 | B | 15 | 17 | 50900 | 74.53 | C | C | C |  | 1 | 1 |  | 1520 | 1556 | 4200 |  |  | 4200 | 49.64 | 10 | 84610 | 1599 |  | Y | 42 | 26 | [7 empty] | 박안희 | 2 |  | Y | [6 empty] | 0 | 114.54 | A |  | 1599 | 3 | 0.17 | 1552 | 1.47 | 68 | 30 | 286 | 4:46 | 25 | 25 | 35 | 0 |  | 0 |  |  | N2 | 2020-03-24 17:11 | 2020-03-24 17:42 | 30 | 2020-03-24 17:11 | 31 |  |  |  |  | Y |  |  |  | Y | [5 empty] | 0 | 144.87 | [23 empty] | 5.1 | 0 | A | [9 empty] | 18 | 0 | 774 | 24 | 0 | 0 | 0 | 299 | 0 | 518 | 0 | 0 | 0 | 17
2020-03-24 | C55122 | 3 | 중탄소 | SCM440 | 연주종료 | Al 탈산 | T | 10 | 68 | 49300 | 79.97 | C | C | C |  | 1 |  | 1 | 1535 | 1630 | 5600 |  |  | 5600 | 58.25 | 35 | 96145 | 1630 |  | Y | 42 | 30 |  |  |  | 05 |  |  |  |  | 2 |  | Y |  |  | Y |  | 100.35 | 12-1 | 93.05 | 0 | A |  | 1615 | 2 | 0.43 | 1566 | 1.63 | 70 | 33 | 447 | 7:27 | 10 | 13 | 0 | 0 |  | 0 | 8 |  | N2 | 2020-03-24 17:24 |  | 32 | 2020-03-24 17:15 | 40 |  |  |  |  | Y | [5 empty] | N |  |  |  | 3.65 | 0 | [23 empty] | 0 | 0 | A | [9 empty] | 1223 | 0 | 0 | 0 | 0 | 0 | 0 | 400 | 0 | 200 | 0 | 0 | 0 | 82 |  |  | 5
2020-03-24 | B57615 | 2 | 저탄소 | 16MNCR5H |  | Al 탈산 | B | 18 | 72 | 48350 | 90.08 | C | C |  | C | 1 |  | 1 | 1555 | 1607 | 6000 |  |  | 6000 | 59.09 | 12 | 101532 | 1656 |  | Y | 44 | 31 |  |  | B57612 | 05 |  |  |  | 고승만 | 2 |  |  | Y |  | Y |  | 100.05 | 11-10 | 0 | 168.41 | A |  | 1639 | 1 | 0.15 | 1578 | 1.38 | 66 | 31 | 211 | 3:31 | 16 | 17 | 0 | 0 |  | 0 | 0 |  | N2 | 2020-03-24 17:56 | 2020-03-24 18:25 | 29 | 2020-03-24 17:46 | 38 |  |  |  |  | Y | [9 empty] | 0 | 12.96 | [23 empty] | 0.04 | 0.04 | A | [9 empty] | 32 | 1006 | 763 | 401 | 0 | 248 | 0 | 904 | 0 | 356 | 0 | 0 | 0 | 16
2020-03-24 | A57759 | 1 | 고탄소 | AE1055LS |  | Al 탈산 | B | 16 | 21 | 50500 | 75.98 | C | C | C |  | 1 | 1 |  | 1520 | 1519 | 5100 |  |  | 5100 | 50.23 | 12 | 101532 | 1587 |  | Y | 43 | 32 | [7 empty] | 박안희 | 2 |  | Y | [6 empty] | 0 | 243.72 | A |  | 1587 | 3 | 0.18 | 1549 | 1.15 | 65 | 30 | 278 | 4:38 | 25 | 25 | 36 | 0 |  | 0 |  |  | N2 | 2020-03-24 18:14 | 2020-03-24 18:39 | 25 | 2020-03-24 18:14 | 26 |  |  |  |  | Y |  |  |  | Y | [5 empty] | 0 | 148.56 | [23 empty] | 6.95 | 0 | A | [9 empty] | 0 | 0 | 743 | 8 | 0 | 0 | 0 | 299 | 0 | 546 | 0 | 0 | 0 | 25
2020-03-24 | C55123 | 3 | 중탄소 | SCM440 | 연주종료 | Al 탈산 | T | 19 | 73 | 49400 | 80.08 | C | C | C |  | 1 |  | 1 | 1535 | 1566 | 6300 |  |  | 6300 | 46.8 | 49 | 134603 | 1620 |  | Y | 42 | 34 |  |  |  | 05 |  |  |  |  | 2 |  | Y |  |  | Y |  | 99.4 | 11-9 | 191.71 | 0 | A |  | 1607 | 2 | 0.43 | 1567 | 1.29 | 71 | 31 | 391 | 6:31 | 10 | 11 | 0 | 0 |  | 0 | 8 |  | N2 | 2020-03-24 18:26 |  | 34 | 2020-03-24 18:18 | 41 |  |  |  |  | Y | [5 empty] | N |  |  |  | 3.68 | 0 | [23 empty] | 0 | 0 | A | [9 empty] | 1165 | 0 | 13 | 0 | 0 | 0 | 0 | 400 | 0 | 200 | 0 | 0 | 0 | 51 |  |  | 5
2020-03-24 | B57616 | 2 | 저탄소 | 16MNCR5H | TUNDISH교체전 | Al 탈산 | B | 20 | 52 | 50750 | 101.67 | C | C |  | C | 1 |  | 1 | 1555 | 1596 | 6200 |  |  | 6200 | 61.29 | 12 | 101163 | 1635 | 367 | Y | 49 | 37 |  |  | B57613 | 05 |  |  |  | 고승만 | 2 |  |  | Y |  | Y |  | 108.35 | 13-2 | 0 | 260.94 | A |  | 1629 | 1 | 0.24 | 1580 | 0.97 | 68 | 34 | 333 | 5:33 | 16 | 16 | 0 | 0 |  | 0 | 0 |  | N2 | 2020-03-24 19:09 | 2020-03-24 19:29 | 19 | 2020-03-24 18:55 | 33 |  |  |  |  | Y | [8 empty] | 4 | 1.22 | 9.83 | [23 empty] | 0.06 | 0.06 | A | [9 empty] | 35 | 1133 | 947 | 399 | 0 | 238 | 0 | 850 | 0 | 410 | 0 | 0 | 0 | 0
2020-03-24 | A57760 | 1 | 고탄소 | AE1055LS |  | Al 탈산 | B | 1 | 11 | 51800 | 78.58 | C | C | C |  | 1 | 1 |  | 1520 | 1539 | 5100 |  |  | 5100 | 60.28 | 10 | 84610 | 1584 |  | Y | 42 | 31 | [7 empty] | 박안희 | 2 |  | Y | [6 empty] | 0 | 283.66 | A |  | 1584 | 3 | 0.18 | 1549 | 1 | 65 | 30 | 317 | 5:17 | 25 | 25 | 37 | 0 |  | 0 |  |  | N2 | 2020-03-24 19:26 | 2020-03-24 19:42 | 16 | 2020-03-24 19:24 | 18 |  |  |  |  | Y |  |  |  | Y | [5 empty] | 0 | 162.88 | [23 empty] | 0.01 | 0 | A | [9 empty] | 0 | 0 | 714 | 35 | 0 | 0 | 0 | 591 | 0 | 551 | 0 | 0 | 0 | 47
2020-03-24 | C55124 | 3 | 중탄소 | SCM440HF | 연주종료 | Al 탈산 | T | 35 | 57 | 49550 | 82.18 | C | C | C |  | 1 |  | 1 | 1535 | 1569 | 6200 |  |  | 6200 | 107.48 | 21 | 57687 | 1612 |  | Y | 41 | 33 |  |  |  | 05 |  |  |  |  | 2 |  | Y |  |  | Y |  | 102.7 | 12-5 | 222.24 | 0 | A |  | 1605 | 2 | 0.42 | 1562 | 1.3 | 69 | 30 | 423 | 7:03 | 13 | 13 | 0 | 0 |  | 0 | 8 |  | AR | 2020-03-24 19:30 |  | 32 | 2020-03-24 19:22 | 40 |  |  |  |  | Y | [5 empty] | N |  |  |  | 3.33 | 0 | [23 empty] | 0 | 0 | A | [9 empty] | 1339 | 0 | 424 | 0 | 0 | 0 | 0 | 399 | 0 | 200 | 0 | 0 | 0 | 67 |  |  | 5
2020-03-24 | B57617 | 2 | 저탄소 | SUM32F | TUNDISH교체 | Si 탈산 | B | 32 | 58 | 49750 | 88.6 | C | C |  | C | 1 |  | 1 | 1555 | 1575 | 7600 |  |  | 7600 | 89.82 | 10 | 84610 | 1685 |  | Y | 47 | 39 | [7 empty] | 고승만 | 2 |  |  |  |  | Y |  | 94.65 | 11-7 | 173.95 | 0 | A |  | 1665 | 1 | 0.17 | 1608 | 1.65 | 93 | 29 | 227 | 3:47 | 8 | 14 | 0 | 0 |  | 0 | 0 |  | N2 | 2020-03-24 20:00 | 2020-03-24 20:59 | 59 | 2020-03-24 19:49 | 70 |  |  |  |  | Y | [9 empty] | 9.41 | 0 | [23 empty] | 0.02 | 0.02 | A | [9 empty] | 0 | 0 | 972 | 0 | 0 | 0 | 0 | 448 | 0 | 205 | 0 | 0 | 0 | 15 |  |  |  |  | 1
2020-03-24 | A57761 | 1 | 고탄소 | AE1055LS |  | Al 탈산 | B | 29 | 28 | 51700 | 73.97 | C | C | C |  | 1 | 1 |  | 1520 | 1571 | 4100 |  |  | 4100 | 40.38 | 12 | 101532 | 1598 |  | Y | 41 | 26 | [7 empty] | 박안희 | 2 |  | Y | [6 empty] | 0 | 135.26 | A |  | 1598 | 3 | 0.18 | 1553 | 1.41 | 69 | 31 | 312 | 5:12 | 25 | 25 | 38 | 0 |  | 0 |  |  | N2 | 2020-03-24 20:19 | 2020-03-24 20:46 | 27 | 2020-03-24 20:17 | 29 |  |  |  |  | Y |  |  |  | Y | [5 empty] | 0 | 141.69 | [23 empty] | 0.01 | 0 | A | [9 empty] | 39 | 0 | 853 | 19 | 0 | 0 | 0 | 301 | 0 | 298 | 0 | 0 | 0 | 28
2020-03-24 | C55125 | 3 | 중탄소 | SCM440HF | 연주종료 | Al 탈산 | T | 31 | 81 | 48900 | 84.67 | C | C | C |  | 1 |  | 1 | 1535 | 1566 | 6300 |  |  | 6300 | 58.81 | 39 | 107133 | 1608 |  | Y | 42 | 35 |  |  |  | 05 |  |  |  |  | 2 |  | Y |  |  | Y |  | 108.8 | 12-6 | 149.56 | 0 | A |  | 1602 | 2 | 0.4 | 1561 | 1.21 | 68 | 30 | 412 | 6:52 | 13 | 13 | 0 | 0 |  | 0 | 8 |  | AR | 2020-03-24 20:37 |  | 34 | 2020-03-24 20:29 | 42 |  |  |  |  | Y | [5 empty] | Y |  |  |  | 4.07 | 0 | [23 empty] | 0.65 | 0 | A | [9 empty] | 1394 | 0 | 365 | 0 | 0 | 0 | 0 | 395 | 0 | 200 | 0 | 0 | 0 | 44 |  |  | 5
2020-03-24 | B57618 | 2 | 저탄소 | SUM32F |  | Si 탈산 | B | 33 | 37 | 51950 | 83.33 | C | C |  | C | 1 |  | 1 | 1555 | 1577 | 6500 |  |  | 6500 | 64.02 | 12 | 101532 | 1645 |  | Y | 43 | 34 | [7 empty] | 고승만 | 2 |  |  |  |  | Y |  | 99.95 | 12-7 | 165.27 | 0 | A |  | 1641 | 1 | 0.16 | 1592 | 1.32 | 77 | 23 | 224 | 3:44 | 8 | 10 | 0 | 0 |  | 0 | 0 |  | N2 | 2020-03-24 20:55 | 2020-03-24 21:58 | 63 | 2020-03-24 20:42 | 76 |  |  |  |  | Y | [8 empty] | 4 | 7.11 | 0 | [23 empty] | 0.03 | 0.03 | A | [9 empty] | 0 | 0 | 259 | 0 | 0 | 0 | 0 | 450 | 0 | 205 | 0 | 0 | 0 | 11
2020-03-24 | A57762 | 1 | 고탄소 | AE1055LS |  | Al 탈산 | B | 15 | 18 | 50800 | 75.07 | C | C | C |  | 1 | 1 |  | 1520 | 1556 | 4000 |  |  | 4000 | 47.28 | 10 | 84610 | 1593 |  | Y | 40 | 25 | [7 empty] | 박안희 | 2 |  | Y | [6 empty] | 0 | 176.71 | A |  | 1593 | 3 | 0.18 | 1550 | 1.23 | 66 | 28 | 346 | 5:46 | 25 | 25 | 39 | 0 |  | 0 |  |  | N2 | 2020-03-24 21:17 | 2020-03-24 21:48 | 31 | 2020-03-24 21:17 | 31 |  |  |  |  | Y |  |  |  | Y | [5 empty] | 0 | 147.16 | [23 empty] | 13.26 | 0 | A | [9 empty] | 0 | 0 | 207 | 9 | 0 | 0 | 0 | 299 | 0 | 299 | 0 | 0 | 0 | 26
2020-03-24 | C55126 | 3 | 중탄소 | SCM440HF | 연주종료 | Al 탈산 | T | 10 | 69 | 49400 | 82.27 | C | C | C |  | 1 |  | 1 | 1535 | 1570 | 6500 |  |  | 6500 | 67.61 | 35 | 96145 | 1624 |  | Y | 45 | 35 |  |  |  | 05 |  |  |  |  | 2 |  | Y |  |  | Y |  | 104.2 | 12-4 | 189.88 | 0 | A |  | 1615 | 2 | 0.41 | 1567 | 1.55 | 74 | 29 | 371 | 6:11 | 13 | 13 | 0 | 0 |  | 0 | 6 |  | AR | 2020-03-24 21:38 |  | 43 | 2020-03-24 21:32 | 49 |  |  |  |  | Y | [5 empty] | Y |  |  |  | 4.13 | 0 | [23 empty] | 0.65 | 0 | A | [9 empty] | 1297 | 0 | 250 | 0 | 0 | 0 | 0 | 401 | 0 | 201 | 0 | 0 | 0 | 49 |  |  | 5 | 0.2998
2020-03-24 | B57619 | 2 | 저탄소 | SUM32F |  | Si 탈산 | B | 18 | 73 | 47950 | 84.23 | C | C |  | C | 1 |  | 1 | 1555 | 1575 | 6200 |  |  | 6200 | 61.06 | 12 | 101532 | 1655 |  | Y | 41 | 32 | [7 empty] | 고승만 | 2 |  |  |  |  | Y |  | 98.75 | 11-9 | 174.49 | 0 | A |  | 1635 | 1 | 0.17 | 1595 | 1.25 | 80 | 16 | 175 | 2:55 | 8 | 11 | 0 | 0 | 22 | 0 | 0 |  | N2 | 2020-03-24 21:56 | 2020-03-24 22:57 | 61 | 2020-03-24 21:43 | 74 |  |  |  |  | Y | [9 empty] | 6.81 | 0 | [23 empty] | 0 | 0 | A | [9 empty] | 0 | 0 | 126 | 0 | 0 | 0 | 0 | 449 | 0 | 206 | 0 | 0 | 0 | 12
2020-03-24 | A57763 | 1 | 고탄소 | AE1055LS |  | Al 탈산 | B | 16 | 22 | 50900 | 76.78 | C | C | A |  | 1 | 1 |  | 1520 | 1547 | 4600 |  |  | 4600 | 45.31 | 12 | 101532 | 1585 |  | Y | 41 | 29 | [7 empty] | 박안희 | 2 |  | Y |  |  |  |  | 105.15 | 13-6 | 0 | 292.08 | A |  | 1585 | 3 | 0.17 | 1553 | 0.97 | 69 | 29 | 256 | 4:16 | 25 | 25 | 40 | 0 |  | 0 |  |  | N2 | 2020-03-24 22:18 | 2020-03-24 22:48 | 30 | 2020-03-24 22:15 | 33 | [8 empty] | Y | [5 empty] | 0 | 177.1 | [23 empty] | 14.48 | 0 | A | [9 empty] | 0 | 0 | 616 | 0 | 0 | 0 | 0 | 436 | 0 | 416 | 0 | 0 | 0 | 19
2020-03-24 | C55127 | 3 | 중탄소 | SCM440HF | 연주종료 | Al 탈산 | T | 19 | 74 | 49450 | 89.58 | C | A | A |  | 1 |  | 1 | 1535 | 1539 | 7000 |  |  | 7000 | 68.87 | 37 | 101639 | 1644 |  | Y | 48 | 35 |  |  |  | 05 |  |  |  |  | 2 |  | Y |  |  | Y |  | 103.2 | 12-3 | 185.14 | 0 | A |  | 1621 | 2 | 0.42 | 1561 | 2 | 68 | 33 | 415 | 6:55 | 13 | 13 | 0 | 0 |  | 0 | 12 |  | AR | 2020-03-24 22:49 |  | 42 | 2020-03-24 22:37 | 54 |  |  |  |  | Y | [5 empty] | Y |  |  | 5 | 8.38 | 0 | [23 empty] | 0 | 0 | A | [9 empty] | 1265 | 0 | 197 | 0 | 0 | 0 | 0 | 399 | 0 | 200 | 0 | 0 | 0 | 18 |  |  | 5 | 0.1483
2020-03-24 | B57620 | 2 | 저탄소 | SUM32F |  | Si 탈산 | B | 20 | 53 | 50100 | 93.02 | C | A |  | A | 1 |  | 1 | 1555 | 1537 | 7500 |  |  | 7500 | 88.64 | 10 | 84610 | 1646 |  | Y | 49 | 39 | [7 empty] | 고승만 | 2 |  |  |  |  | Y |  | 98.1 | 12-2 | 152.47 | 0 | A |  | 1637 | 1 | 0.16 | 1590 | 1.36 | 75 | 24 | 243 | 4:03 | 8 | 9 | 0 | 0 |  | 0 | 0 |  | N2 | 2020-03-24 23:04 | 2020-03-24 23:54 | 50 | 2020-03-24 22:48 | 66 |  |  |  |  | Y | [8 empty] | 4.5 | 6.63 | 0 | [23 empty] | 0.19 | 0.19 | A | [9 empty] | 0 | 0 | 589 | 0 | 0 | 0 | 0 | 801 | 0 | 413 | 0 | 0 | 0 | 7
2020-03-24 | A57764 | 1 | 고탄소 | AE1055LS |  | Al 탈산 | B | 1 | 12 | 51900 | 82.1 | A | A | A |  | 1 | 1 |  | 1520 | 1566 | 3900 |  |  | 3900 | 38.41 | 12 | 101532 | 1596 |  | Y | 42 | 32 |  |  | A57761 |  |  |  |  | 박안희 | 3 |  | Y |  |  |  |  | 100.3 | 13-3 | 0 | 177.66 | A |  | 1596 | 3 | 0.17 | 1544 | 1.33 | 60 | 26 | 292 | 4:52 | 25 | 26 | 41 | 0 |  | 0 |  |  | N2 | 2020-03-24 23:24 | 2020-03-24 23:53 | 29 | 2020-03-24 23:22 | 31 | [8 empty] | Y | [5 empty] | 0 | 245.53 | [23 empty] | 17.93 | 0 | A | [9 empty] | 0 | 0 | 773 | 17 | 0 | 0 | 0 | 452 | 0 | 298 | 0 | 0 | 0 | 78
2020-03-24 | C55128 | 3 | 중탄소 | SCM440HF | 연주종료 | Al 탈산 | T | 5 | 1 | 52200 | 135.12 | A | A | A |  | 1 |  | 1 | 1535 | 1617 | 5500 |  |  | 5500 | 57.21 | 35 | 96145 | 1653 |  | Y | 46 | 35 | 341-Mn-0.85 Cr-0.103 추가분석341-0.930으로 OVER합탕진행 합탕진행중 추가분석341-Mn-0.894로 떨어졌으나 전기로출강후 합탕함 전기로 중단시간12분 소요됨 |  | C55125 | 05 |  |  |  | 정종훈 | 2 |  |  | Y |  | Y |  | 95.35 | 12-10 | 226.61 | 0 | A |  | 1615 | 2 | 0.43 | 1564 | 0.65 | 71 | 25 | 429 | 7:09 | 13 | 13 | 0 | 0 |  | 0 | 10 |  | AR | 2020-03-25 00:44 |  | 11 | 2020-03-25 00:34 | 21 |  |  |  |  | Y | [5 empty] | Y |  |  | 5 | 14.43 | 0 | [23 empty] | 0 | 0 | A | [9 empty] | 1293 | 0 | 332 | 0 | 0 | 0 | 0 | 1000 | 0 | 301 | 402 | 0 | 0 | 46 |  |  | 2 | 0.1573
2020-03-24 | B57621 | 2 | 저탄소 | SUM32F |  | Si 탈산 | B | 29 | 29 | 51800 | 106.78 | A | A |  | A | 1 |  | 1 | 1555 | 1575 | 6500 |  |  | 6500 | 64.02 | 12 | 101532 | 1657 | 371 | Y | 46 | 36 | [7 empty] | 임현진 | 2 |  |  |  |  | Y |  | 100.8 | 12-9 | 227.36 | 0 | A |  | 1627 | 1 | 0.14 | 1567 | 1.47 | 52 | 16 | 237 | 3:57 | 8 | 9 | 0 | 0 | 23 | 0 | 0 |  | N2 | 2020-03-25 00:31 | 2020-03-25 00:53 | 21 | 2020-03-25 00:02 | 50 |  |  |  |  | Y | [8 empty] | 5 | 6.26 | 0 | [23 empty] | 0.31 | 0.31 | A | [9 empty] | 0 | 0 | 352 | 0 | 0 | 0 | 0 | 395 | 0 | 208 | 0 | 0 | 0 | 18
2020-03-24 | A57765 | 1 | 고탄소 | AE1055LS |  | Al 탈산 | B | 32 | 59 | 48300 | 84.57 | A | A | A |  | 1 | 1 |  | 1520 | 1551 | 4200 |  |  | 4200 | 41.37 | 12 | 101532 | 1598 |  | Y | 43 | 27 |  |  | A57762 |  |  |  |  | 정용태 | 3 |  | Y |  |  |  |  | 102.45 | 12-5 | 0 | 265.34 | A |  | 1598 | 3 | 0.17 | 1542 | 1.37 | 58 | 27 | 297 | 4:57 | 25 | 25 | 42 | 0 |  | 0 |  |  | N2 | 2020-03-25 00:32 | 2020-03-25 00:53 | 21 | 2020-03-25 00:31 | 22 |  |  |  |  | Y |  |  |  | Y | [5 empty] | 0 | 230.99 | [23 empty] | 25.47 | 0 | A | [9 empty] | 0 | 0 | 753 | 41 | 0 | 0 | 0 | 397 | 0 | 299 | 0 | 0 | 0 | 65
2020-03-24 | B57622 | 2 | 저탄소 | SUM32F |  | Si 탈산 | B | 33 | 38 | 52000 | 88.08 | A | A |  | A | 1 |  | 1 | 1555 | 1574 | 5600 |  |  | 5600 | 55.16 | 12 | 101532 | 1654 |  | Y | 41 | 30 | [7 empty] | 임현진 | 2 |  |  |  |  | Y |  | 101.9 | 12-9 | 233.81 | 0 | A |  | 1632 | 1 | 0.2 | 1584 | 1.19 | 69 | 24 | 228 | 3:48 | 8 | 9 | 0 | 0 |  | 0 | 0 |  | N2 | 2020-03-25 01:16 | 2020-03-25 01:57 | 40 | 2020-03-25 00:56 | 61 |  |  |  |  | Y | [8 empty] | 4.5 | 5.93 | 0 | [23 empty] | 0.14 | 0.14 | A | [9 empty] | 0 | 0 | 235 | 0 | 0 | 0 | 0 | 402 | 0 | 203 | 0 | 0 | 0 | 15
2020-03-24 | C55129 | 3 | 중탄소 | SCM440HF | 연주종료 | Al 탈산 | T | 31 | 82 | 48500 | 114.03 | A | A | A |  | 1 |  | 1 | 1535 | 1602 | 7100 |  |  | 7100 | 78.32 | 33 | 90651 | 1626 |  | Y | 64 | 37 |  |  | C55126 | 05 |  |  |  | 도주용 | 2 |  | N | Y |  | Y | 4 | 102.6 | 12-1 | 229.23 | 0 | A |  | 1608 | 2 | 0.42 | 1555 | 1.36 | 62 | 37 | 511 | 8:31 | 13 | 13 | 0 | 0 |  | 0 | 12 |  | AR | 2020-03-25 01:46 |  | 16 | 2020-03-25 01:34 | 28 |  |  |  |  | Y | [5 empty] | Y |  |  | 5 | 7.67 | 0 | [23 empty] | 0 | 0 | A | [9 empty] | 1100 | 0 | 126 | 0 | 0 | 0 | 0 | 1495 | 0 | 299 | 0 | 0 | 0 | 8 |  |  | 2
2020-03-24 | A57766 | 1 | 고탄소 | AE1055LS |  | Al 탈산 | B | 15 | 19 | 50700 | 85.48 | A | A | A |  | 1 | 1 |  | 1520 | 1536 | 5100 |  |  | 5100 | 50.23 | 12 | 101532 | 1584 |  | Y | 44 | 28 |  |  | A57763 |  |  |  |  | 정용태 | 2 |  | Y |  |  |  |  | 103.15 | 13-4 | 0 | 320.72 | A |  | 1584 | 3 | 0.17 | 1541 | 1.08 | 57 | 27 | 260 | 4:20 | 25 | 25 | 43 | 0 |  | 0 |  |  | N2 | 2020-03-25 01:40 | 2020-03-25 01:56 | 16 | 2020-03-25 01:39 | 17 |  |  |  |  | Y |  |  |  | Y | [5 empty] | 0 | 248.29 | [23 empty] | 37.01 | 0 | A | [9 empty] | 46 | 0 | 859 | 27 | 0 | 0 | 0 | 299 | 0 | 298 | 0 | 0 | 0 | 30
2020-03-24 | B57623 | 2 | 저탄소 | SUM32F |  | Si 탈산 | B | 18 | 74 | 48050 | 92.97 | A | A |  | A | 1 |  | 1 | 1555 | 1546 | 7200 |  |  | 7200 | 77.36 | 11 | 93071 | 1665 |  | Y | 45 | 35 | [7 empty] | 임현진 | 2 |  |  |  |  | Y |  | 99.05 | 11-9 | 232.09 | 0 | A |  | 1636 | 1 | 0.19 | 1589 | 1.29 | 74 | 29 | 216 | 3:36 | 8 | 9 | 0 | 0 | 24 | 0 | 0 |  | N2 | 2020-03-25 02:19 | 2020-03-25 02:57 | 37 | 2020-03-25 02:00 | 57 |  |  |  |  | Y | [8 empty] | 5.5 | 5.85 | 0 | [23 empty] | 0.17 | 0.17 | A | [9 empty] | 0 | 0 | 427 | 0 | 0 | 0 | 0 | 399 | 0 | 209 | 0 | 0 | 0 | 16
2020-03-24 | C55130 | 3 | 중탄소 | SCM440HF | 연주종료 | Al 탈산 | T | 10 | 70 | 49800 | 94.52 | A | A | A |  | 1 |  | 1 | 1535 | 1541 | 6600 |  |  | 6600 | 50.05 | 48 | 131856 | 1625 |  | Y | 57 | 30 |  |  | C55127 | 05 |  |  |  | 정종훈 | 2 |  |  | Y |  | Y |  | 101.7 | 12-2 | 296.07 | 0 | A |  | 1607 | 2 | 0.42 | 1562 | 1.73 | 69 | 35 | 461 | 7:41 | 13 | 14 | 0 | 0 |  | 0 | 12 |  | AR | 2020-03-25 02:46 |  | 25 | 2020-03-25 02:34 | 36 |  |  |  |  | Y | [5 empty] | Y |  |  | 4.7 | 9.25 | 0 | [23 empty] | 0 | 0 | A | [9 empty] | 1251 | 0 | 215 | 0 | 0 | 0 | 0 | 699 | 0 | 300 | 118 | 0 | 0 | 19 |  |  | 2
2020-03-24 | A57767 | 1 | 고탄소 | AE1055LS |  | Al 탈산 | B | 16 | 23 | 50700 | 80.22 | A | A | A |  | 1 | 1 |  | 1520 | 1574 | 5000 |  |  | 5000 | 59.09 | 10 | 84610 | 1583 |  | Y | 40 | 14 |  |  | A57764 |  |  |  |  | 정용태 | 3 |  | Y |  |  |  |  | 105 | 13-5 | 0 | 313.99 | A |  | 1583 | 3 | 0.17 | 1547 | 0.92 | 63 | 31 | 285 | 4:45 | 25 | 25 | 44 | 0 |  | 0 |  |  | N2 | 2020-03-25 02:34 | 2020-03-25 02:56 | 23 | 2020-03-25 02:32 | 24 |  |  |  |  | Y |  |  |  | Y | [5 empty] | 0 | 216.76 | [23 empty] | 38.06 | 0 | A | [9 empty] | 64 | 0 | 846 | 20 | 0 | 0 | 0 | 425 | 0 | 298 | 0 | 0 | 0 | 43
2020-03-24 | B57624 | 2 | 저탄소 | SUM32F | TUNDISH교체전 | Si 탈산 | B | 20 | 54 | 50150 | 89.83 | A | A |  | A | 1 |  | 1 | 1555 | 1547 | 7400 |  |  | 7400 | 206.63 | 5 | 35812 | 1675 |  | Y | 43 | 36 | [7 empty] | 임현진 | 2 |  |  |  |  | Y |  | 100.35 | 12-4 | 162.65 | 0.01 | A |  | 1648 | 1 | 0.2 | 1597 | 1.34 | 82 | 34 | 233 | 3:53 | 8 | 9 | 0 | 0 |  | 0 | 0 |  | N2 | 2020-03-25 03:17 | 2020-03-25 03:53 | 36 | 2020-03-25 02:58 | 55 |  |  |  |  | Y | [8 empty] | 4 | 5.93 | 0 | 연주 SRT #1 침적노즐 천공 60톤 내려옴 | [22 empty] | 0.2 | 0.2 | A | [9 empty] | 0 | 0 | 457 | 0 | 0 | 0 | 0 | 496 | 0 | 208 | 0 | 0 | 0 | 6
2020-03-24 | A57768 | 1 | 고탄소 | AE1055LS |  | Al 탈산 | B | 1 | 13 | 51300 | 85.37 | A | A | A |  | 1 | 1 |  | 1520 | 1538 | 4800 |  |  | 4800 | 47.28 | 12 | 101532 | 1588 |  | Y | 44 | 31 |  |  | A57765 |  |  |  |  | 정용태 | 3 |  | Y |  |  |  |  | 104.55 | 13-7 | 0 | 271.28 | A |  | 1588 | 3 | 0.17 | 1547 | 1 | 63 | 33 | 301 | 5:01 | 25 | 25 | 45 | 0 |  | 0 |  |  | N2 | 2020-03-25 03:37 | 2020-03-25 03:59 | 22 | 2020-03-25 03:36 | 24 | [8 empty] | Y | [5 empty] | 0 | 227.13 | [23 empty] | 39.3 | 0 | A | [9 empty] | 41 | 0 | 855 | 0 | 0 | 0 | 0 | 396 | 0 | 300 | 0 | 0 | 0 | 60
2020-03-24 | C55131 | 3 | 중탄소 | 42CRMOS4HM | TUNDISH교체전 | Al 탈산 | T | 19 | 75 | 49400 | 111.48 | A | A | A |  | 1 |  | 1 | 1535 | 1555 | 7100 |  |  | 7100 | 117.48 | 22 | 60434 | 1622 |  | Y | 49 | 42 |  |  | C55129 | 05 |  |  |  | 도주용 | 2 |  |  | Y |  | Y | 4 | 103.05 | 12-2 | 314.09 | 0 | A |  | 1619 | 2 | 0.41 | 1558 | 1.45 | 65 | 37 | 417 | 6:57 | 15 | 15 | 0 | 0 |  | 0 | 22 |  | AR | 2020-03-25 04:08 |  | 10 | 2020-03-25 03:46 | 32 |  |  |  |  | Y | [5 empty] | N |  |  | 4.5 | 9.98 | 0 | [23 empty] | 0.49 | 0 | A |  |  | 9.353 | 27.941 | 48.861 | 0.309 | 5.224 | 1.748 | 1482.44 | 1587 | 0 | 250 | 10 | 0 | 0 | 0 | 397 | 0 | 300 | 0 | 0 | 0 | 34 |  |  | 2
2020-03-24 | B57625 | 2 | 저탄소 | SCM420HT | TUNDISH교체 | Al 탈산 | B | 29 | 30 | 51900 | 96.05 | A | A |  | A | 1 |  | 1 | 1555 | 1596 | 8700 |  |  | 8700 | 93.68 | 14 | 92871 | 1694 |  | Y | 46 | 43 | [7 empty] | 임현진 | 2 |  |  |  |  | Y |  | 104.9 | 13-4 | 0 | 201.11 | A |  | 1689 | 1 | 0.17 | 1610 | 1.55 | 100 | 56 | 298 | 4:58 | 18 | 20 | 0 | 0 |  | 0 | 0 |  | N2 | 2020-03-25 04:28 | 2020-03-25 04:44 | 16 | 2020-03-25 04:18 | 26 |  |  |  |  | Y | [8 empty] | 4.5 | 0 | 26.79 | 연주 STR #1 침적노즐 천공으로 조기 교체 (고온올림) | [18 empty] | 2.65 | 1.4 |  |  | 0.12 | 0.12 | A | [9 empty] | 1169 | 440 | 62 | 0 | 0 | 236 | 0 | 1151 | 0 | 261 | 51 | 0 | 0 | 13 |  |  | 9 |  | 1
2020-03-24 | A57769 | 1 | 고탄소 | AE1055LS |  | Al 탈산 | B | 32 | 60 | 48400 | 78.15 | A | A | A |  | 1 | 1 |  | 1520 | 1554 | 4500 |  |  | 4500 | 44.32 | 12 | 101532 | 1578 | 723 | Y | 43 | 28 |  |  | A57766 |  |  |  |  | 정용태 | 3 |  | Y |  |  |  |  | 104 | 12-6 | 0 | 123.08 | A |  | 1578 | 3 | 0.17 | 1549 | 0.83 | 65 | 29 | 300 | 5:00 | 25 | 25 | 46 | 0 |  | 0 |  |  | N2 | 2020-03-25 04:32 | 2020-03-25 05:02 | 30 | 2020-03-25 04:31 | 32 | [8 empty] | Y | [5 empty] | 0 | 223.74 | [23 empty] | 40.37 | 0 | A | [9 empty] | 29 | 0 | 826 | 0 | 0 | 0 | 0 | 398 | 0 | 295 | 0 | 0 | 0 | 45
2020-03-24 | C55132 | 3 | 저탄소 | 18CRNIMO7HI |  | Al 탈산 | I | 5 | 2 | 53650 | 130.08 | A | A | A |  | 1 |  | 1 | 1560 | 1526 | 10300 |  |  | 10300 | 121.18 | 10 | 85000 | 1700 |  | INGOT | 66 | 54 |  |  | C55129 | 05 |  |  |  | 정종훈 |  |  | Y | N |  | Y |  | 89.6 | 12-3 | 0 | 236.48 | A |  | 1688 | 2 | 0.41 | 1578 | 2.97 | 72 |  | 500 | 8:20 | 25 | 25 | 0 | 0 |  | 0 | 28 |  | N2 | 2020-03-25 05:41 |  | 18 | 2020-03-25 05:13 | [5 empty] | Y | [5 empty] | N |  |  | 6 | 0.01 | 16.36 | [18 empty] | 1.1 |  |  |  |  | 0.49 | 0 | A |  |  | 5.915 | 27.809 | 53.947 | 0.242 | 9.12 | 1.939 | 1811.35 | 0 | 2153 | 22 | 530 | 0 | 0 | 0 | 996 | 0 | 300 | 0 | 0 | 0 | 13
2020-03-24 | B57626 | 2 | 저탄소 | SCM420HT |  | Al 탈산 | B | 33 | 39 | 51650 | 85.27 | A | A |  | A | 1 |  | 1 | 1555 | 1585 | 5600 |  |  | 5600 | 55 | 12 | 101820 | 1654 |  | Y | 42 | 30 | [7 empty] | 임현진 | 2 | [6 empty] | 93.25 | 11-9 | 0 | 176.1 | A |  | 1637 | 1 | 0.16 | 1573 | 1.78 | 63 | 31 | 282 | 4:42 | 18 | 19 | 0 | 0 |  | 0 | 0 |  | N2 | 2020-03-25 05:26 | 2020-03-25 05:52 | 26 | 2020-03-25 05:15 | 37 | [14 empty] | 0 | 16.76 | [23 empty] | 0.25 | 0.25 | A | [9 empty] | 729 | 531 | 42 | 0 | 0 | 231 | 0 | 897 | 0 | 204 | 0 | 0 | 0 | 15
2020-03-24 | A57770 | 1 | 고탄소 | AE1055LS | 연주종료 | Al 탈산 | B | 15 | 20 | 49900 | 89.17 | A | A | A |  | 1 | 1 |  | 1520 | 1552 | 4800 |  |  | 4800 | 51.05 | 12 | 94034 | 1585 |  | Y | 41 | 32 |  |  | A57767 |  |  |  |  | 정용태 | 3 |  | Y |  |  |  |  | 105.1 | 13-6 | 0 | 316.86 | A |  | 1585 | 3 | 0.17 | 1541 | 0.94 | 57 | 26 | 297 | 4:57 | 25 | 25 | 47 | 0 |  | 0 |  |  | N2 | 2020-03-25 05:43 | 2020-03-25 06:05 | 21 | 2020-03-25 05:42 | 23 |  |  |  |  | Y |  |  |  | Y | [5 empty] | 0 | 254.45 | [23 empty] | 41.76 | 0 | A | [9 empty] | 64 | 0 | 859 | 0 | 0 | 0 | 0 | 545 | 0 | 444 | 0 | 0 | 0 | 34
2020-03-24 | B57627 | 2 | 저탄소 | SCM420HT |  | Al 탈산 | B | 18 | 75 | 47450 | 123.4 | A | B |  | B | 1 |  | 1 | 1555 | 1616 | 6100 |  |  | 6100 | 40.26 | 23 | 151500 | 1666 |  | Y | 73 | 34 |  |  | B57624 | 30 |  |  |  | 박용우 | 2 | [6 empty] | 94.65 | 11-4 | 0 | 266.36 | A |  | 1654 | 1 | 0.19 | 1593 | 0 | 83 | 36 | 269 | 4:29 | 18 | 20 | 0 | 0 |  | 0 | 0 |  | N2 | 2020-03-25 07:01 | 2020-03-25 07:51 | 51 | 2020-03-25 06:49 | 63 |  |  |  |  | Y | [8 empty] | 5.3 | 0 | 22.65 | [23 empty] | 0.07 | 0.07 | A | [9 empty] | 549 | 484 | 50 | 244 | 0 | 442 | 0 | 1202 | 0 | 315 | 0 | 0 | 0 | 0 |  |  | 5
2020-03-24 | C55133 | 3 | 고탄소 | SUP9DM | 연주시작 | Al 탈산 | T | 31 | 83 | 49100 | 112.13 | A | B | B |  | 1 |  | 1 | 1530 | 1539 | 8890 |  |  | 8890 | 91.01 | 48 | 97680 | 1646 | 361 | Y | 62 | 47 |  |  | C55130 | 05 |  |  |  | 도주용 | 2 |  | Y |  |  | Y | 4 | 103.9 | 12-2 | 340.23 | 0 | A |  | 1639 | 2 | 0.45 | 1572 | 2.03 | 90 | 43 | 576 | 9:36 | 16 | 16 | 0 | 0 |  | 0 | 15 |  | AR | 2020-03-25 06:56 |  | 29 | 2020-03-25 06:38 | 47 |  |  |  |  | Y | [5 empty] | N |  |  |  | 16.24 | 0 | [23 empty] | 0.49 | 0 | A | [9 empty] | 1141 | 0 | 927 | 0 | 0 | 0 | 0 | 809 | 0 | 301 | 0 | 0 | 0 | 77 |  |  | 9 |  | 1
2020-03-24 | A57771 | 1 | 저탄소 | SCM420HT |  | Al 탈산 | B | 16 | 24 | 50100 | 83.13 | A | A | B |  | 1 | 1 |  | 1540 | 1594 | 6000 |  |  | 6000 | 60.61 | 15 | 98994 | 1616 |  | Y | 46 | 36 | 2연주 침적노즐 천공으로 물내림. (약40톤합탕) | [6 empty] | 정용태 | 2 | [6 empty] | 110.2 | 14-1 | 0 | 320.41 | A |  | 1611 | 3 | 0.21 | 1576 | 0.97 | 66 | 31 | 258 | 4:18 | 18 | 18 | 48 | 0 |  | 0 |  |  | N2 | 2020-03-25 06:28 | 2020-03-25 06:47 | 19 | 2020-03-25 06:26 | 21 |  |  |  |  | Y |  |  |  | Y | [5 empty] | 0 | 214.49 | [23 empty] | 3.7 | 0 | A | [9 empty] | 931 | 707 | 0 | 33 | 0 | 0 | 0 | 1561 | 0 | 1394 | 0 | 0 | 0 | 14 |  |  | 5
2020-03-25 | C55134 | 3 | 고탄소 | SUP9DM | 연주종료 | Al 탈산 | T | 10 | 71 | 49850 | 109.73 | B | B | B |  | 1 |  | 1 | 1530 | 1566 | 6400 |  |  | 6400 | 65.52 | 48 | 97680 | 1644 |  | Y | 44 | 35 |  |  | C55131 | 05 |  |  |  | 박재승 | 3 |  |  | Y |  | Y |  | 105.75 | 12-6 | 262.86 | 0 | A |  | 1619 | 2 | 0.42 | 1557 | 1.24 | 75 | 43 | 869 | 14:29 | 16 | 16 | 0 | 0 |  | 0 | 10 |  | AR | 2020-03-25 08:06 |  | 24 | 2020-03-25 07:51 | 39 |  |  |  |  | Y | [5 empty] | N |  |  |  | 11.59 | 0 | [23 empty] | 0.49 | 0 | A | [9 empty] | 1177 | 0 | 823 | 0 | 0 | 0 | 0 | 595 | 0 | 301 | 0 | 0 | 0 | 30 |  |  | 5
2020-03-25 | A57772 | 1 | 저탄소 | BP-SCM420HT |  | Al 탈산 | B | 1 | 14 | 51200 | 102.27 | B | B | B |  | 1 | 1 |  | 1540 | 1521 | 8300 |  |  | 8300 | 163.5 | 6 | 50766 | 1614 |  | Y | 64 | 41 | [7 empty] | 이호남 | 2 |  | Y |  |  |  |  | 109.6 | 14-3 | 0 | 404.54 | A |  | 1620 | 3 | 0.22 | 1580 | 1.05 | 70 | 24 | 289 | 4:49 | 16 | 16 | 49 | 0 |  | 0 |  |  | N2 | 2020-03-25 08:11 | 2020-03-25 08:53 | 42 | 2020-03-25 08:10 | 43 |  |  |  |  | Y |  |  |  | Y | [5 empty] | 0 | 247.68 | [23 empty] | 12.69 | 0 | A | [9 empty] | 570 | 839 | 0 | 668 | 0 | 0 | 0 | 0 | 0 | 0 | 0 | 0 | 0 | 4
2020-03-25 | C55135 | 3 | 고탄소 | SUP9DM | 연주종료 | Al 탈산 | T | 5 | 3 | 53350 | 116.88 | B | B | B |  | 1 |  | 1 | 1530 | 1533 | 6900 |  |  | 6900 | 75.35 | 45 | 91575 | 1638 |  | Y | 49 | 38 | [7 empty] | 박재승 | 3 |  |  |  |  | Y |  | 96.95 | 13-1 | 199.45 | 0 | A |  | 1616 | 2 | 0.39 | 1551 | 1.35 | 69 | 37 | 284 | 4:44 | 16 | 23 | 0 | 0 |  | 0 | 20 |  | AR | 2020-03-25 09:21 |  | 18 | 2020-03-25 09:00 | 39 |  |  |  |  | Y | [5 empty] | N |  |  |  | 12.76 | 0 | [23 empty] | 0.49 | 0 | A | [9 empty] | 1241 | 0 | 953 | 0 | 0 | 0 | 0 | 515 | 0 | 299 | 0 | 0 | 0 | 33 |  |  | 5
2020-03-25 | A57773 | 1 | 저탄소 | BP-SCM420HT |  | Al 탈산 | B | 29 | 31 | 50200 | 87.1 | B | B | B |  | 1 | 1 |  | 1540 | 1572 | 5600 |  |  | 5600 | 66.19 | 10 | 84610 | 1622 |  | Y | 47 | 33 | [7 empty] | 이호남 | 2 |  |  | Y |  |  |  | 105.4 | 13-4 | 0 | 333.66 | A |  | 1621 | 3 | 0.21 | 1581 | 1.05 | 71 | 23 | 276 | 4:36 | 16 | 16 | 50 | 0 |  | 0 |  |  | N2 | 2020-03-25 09:10 | 2020-03-25 10:01 | 51 | 2020-03-25 09:08 | 53 | [8 empty] | Y | [5 empty] | 0 | 237.92 | [23 empty] | 0.14 | 0 | A | [9 empty] | 1210 | 92 | 0 | 64 | 0 | 0 | 0 | 518 | 0 | 518 | 0 | 0 | 0 | 5 |  |  | 4
2020-03-25 | A57774 | 1 | 저탄소 | BP-SCM420HT |  | Al 탈산 | B | 33 | 40 | 51000 | 98.33 | B | B | B |  | 1 | 1 |  | 1540 | 1566 | 6400 |  |  | 6400 | 75.64 | 10 | 84610 | 1623 |  | Y | 49 | 46 | [7 empty] | 이호남 | 2 |  |  | Y |  |  |  | 100.65 | 12-7 | 0 | 305.35 | A |  | 1625 | 3 | 0.21 | 1575 | 1.04 | 65 | 24 | 284 | 4:44 | 16 | 16 | 51 | 0 |  | 0 |  |  | N2 | 2020-03-25 10:20 | 2020-03-25 10:56 | 36 | 2020-03-25 10:19 | 37 | [8 empty] | Y | [5 empty] | 0 | 315.87 | [23 empty] | 1.29 | 0 | A | [9 empty] | 448 | 901 | 0 | 22 | 0 | 0 | 0 | 299 | 0 | 296 | 0 | 0 | 0 | 10
2020-03-25 | C55136 | 3 | 고탄소 | SUP9DM | 연주종료 | Al 탈산 | T | 19 | 76 | 49700 | 95.33 | B | B | B |  | 1 |  | 1 | 1530 | 1572 | 5800 |  |  | 5800 | 63.34 | 45 | 91575 | 1619 |  | Y | 42 | 33 |  |  | C55133 | 02 |  |  |  | 박재승 | 3 |  | Y | N |  | Y |  | 97.2 | 11-7 | 141.11 | 0 | A |  | 1596 | 2 | 0.4 | 1543 | 1.26 | 61 | 30 | 283 | 4:43 | 16 | 16 | 0 | 0 |  | 0 | 10 |  | AR | 2020-03-25 10:21 |  | 18 | 2020-03-25 10:10 | 29 |  |  |  |  | Y | [5 empty] | N |  |  |  | 11.66 | 0 | [23 empty] | 0.49 | 0 | A | [9 empty] | 1159 | 0 | 874 | 0 | 0 | 0 | 0 | 492 | 0 | 300 | 0 | 0 | 0 | 39
2020-03-25 | A57775 | 1 | 저탄소 | BP-SCM420HT |  | Al 탈산 | B | 16 | 25 | 50000 | 90.95 | B | B | B |  | 1 | 1 |  | 1540 | 1575 | 5700 |  |  | 5700 | 61.24 | 11 | 93071 | 1623 |  | Y | 48 | 30 | [7 empty] | 이호남 | 2 |  |  | Y |  |  |  | 106.65 | 13-7 | 0 | 220.66 | A |  | 1618 | 3 | 0.21 | 1582 | 0.88 | 72 | 28 | 258 | 4:18 | 16 | 16 | 52 | 0 |  | 0 |  |  | N2 | 2020-03-25 11:15 | 2020-03-25 11:48 | 33 | 2020-03-25 11:13 | 35 | [8 empty] | Y | [5 empty] | 0 | 265.72 | [23 empty] | 0.14 | 0 | A | [9 empty] | 965 | 421 | 0 | 48 | 0 | 0 | 0 | 447 | 0 | 296 | 0 | 0 | 0 | 15 |  |  | 4
2020-03-25 | C55137 | 3 | 고탄소 | SUP9DM | TUNDISH교체전 | Al 탈산 | T | 31 | 84 | 48400 | 96.87 | B | B | B |  | 1 |  | 1 | 1530 | 1534 | 7100 |  |  | 7100 | 69.78 | 50 | 101750 | 1621 |  | Y | 51 | 37 |  |  | C55134 | 05 |  |  |  | 박재승 | 3 |  | Y |  |  | Y |  | 98.85 | 11-7 | 124.2 | 0 | A |  | 1599 | 2 | 0.39 | 1543 | 1.65 | 61 | 33 | 286 | 4:46 | 16 | 16 | 0 | 0 |  | 0 | 10 |  | AR | 2020-03-25 11:34 |  | 9 | 2020-03-25 11:21 | 21 |  |  |  |  | Y | [5 empty] | N |  |  |  | 8.06 | 0 | [23 empty] | 0.49 | 0 | A | [9 empty] | 1123 | 0 | 1166 | 0 | 0 | 0 | 0 | 499 | 0 | 300 | 0 | 0 | 0 | 71 |  |  | 5
2020-03-25 | A57776 | 1 | 저탄소 | BP-SCM420HT |  | Al 탈산 | B | 1 | 15 | 51000 | 70.57 | B | B | B |  | 1 | 1 |  | 1540 | 1580 | 5300 |  |  | 5300 | 56.95 | 11 | 93071 | 1618 |  | Y | 41 | 30 | [7 empty] | 이호남 | 2 |  |  | Y |  |  |  | 101.05 | 13-3 | 0 | 168.91 | A |  | 1623 | 3 | 0.21 | 1586 | 1.32 | 76 | 33 | 252 | 4:12 | 16 | 16 | 53 | 0 |  | 0 |  |  | N2 | 2020-03-25 12:07 | 2020-03-25 12:46 | 39 | 2020-03-25 12:05 | 41 | [8 empty] | Y | [5 empty] | 0 | 178.52 | [23 empty] | 0 | 5.2 | A | [9 empty] | 1181 | 205 | 0 | 59 | 0 | 0 | 0 | 297 | 0 | 296 | 0 | 0 | 0 | 4 |  |  | 5
2020-03-25 | C55138 | 3 | 저탄소 | BP-SCM420HT |  | Al 탈산 | B | 18 | 76 | 47450 | 115.3 | B | B | B |  | 2 | 1 |  | 1550 | 1580 | 6900 |  |  | 6900 | 45.31 | 18 | 152298 | 1616 |  | Y | 65 | 46 | A57774번 7톤합탕 | Y | C55135 | 05 |  |  |  | 박재승 | 3 |  | Y | Y |  | Y | 0 | 100.4 | 11-10 | 35.61 | 147.03 | A |  | 1625 | 3 | 0.2 | 1578 | 1 | 68 | 30 | 303 | 5:03 | 16 | 16 | 54 | 0 |  | 0 |  |  | N2 | 2020-03-25 13:06 | 2020-03-25 13:38 | 32 | 2020-03-25 13:04 | 34 | [14 empty] | 0 | 309.88 | [23 empty] | 0 | 0.01 | A | [9 empty] | 297 | 1075 | 0 | 74 | 0 | 0 | 0 | 729 | 0 | 301 | 0 | 0 | 0 | 9 |  |  | 3
2020-03-25 | C55139 | 3 | 고탄소 | SUP9DM | 연주시작 | Al 탈산 | T | 10 | 72 | 49200 | 106.02 | B | B | D |  | 1 |  | 1 | 1530 | 1539 | 9000 |  |  | 9000 | 105.3 | 42 | 85470 | 1660 |  | N | 57 | 45 |  |  | C55136 | 05 |  |  |  | 박재승 | 3 |  | Y |  |  | N |  | 92.5 | 11-3 | 205.47 | 0 | A |  | 1641 | 2 | 0.4 | 1570 | 2.15 | 88 | 40 | 336 | 5:36 | 16 | 16 | 0 | 0 |  | 0 | 15 |  | AR | 2020-03-25 14:03 |  | 26 | 2020-03-25 13:47 | 42 |  |  |  |  | Y | [5 empty] | N |  |  |  | 5.89 | 0 | [23 empty] | 0.56 | 0 | A | [9 empty] | 1128 | 0 | 923 | 0 | 0 | 0 | 0 | 922 | 0 | 300 | 0 | 0 | 0 | 60 |  |  | 12 |  | 1
2020-03-25 | A57777 | 1 | 저탄소 | P-SCM420HT |  | Al 탈산 | B | 29 | 32 | 50700 | 78.27 | B | B | D |  | 1 | 1 |  | 1540 | 1548 | 6500 |  |  | 6500 | 126.56 | 6 | 51360 | 1610 |  | Y | 46 | 40 | [7 empty] | 이호남 | 2 |  | Y |  |  |  |  | 102 | 12-10 | 0 | 322.82 | A |  | 1610 | 3 | 0.19 | 1579 | 0.97 | 69 | 30 | 251 | 4:11 | 20 | 20 | 55 | 0 |  | 0 |  |  | N2 | 2020-03-25 14:10 | 2020-03-25 14:32 | 22 | 2020-03-25 14:09 | 23 |  |  |  |  | Y |  |  |  | Y | [5 empty] | 0 | 278.35 | [23 empty] | 0 | 1.2 | A |  |  | 9.052 | 28.225 | 51.334 | 0.17 | 5.671 | 1.818 | 1458.08 | 0 | 0 | 0 | 855 | 0 | 0 | 0 | 607 | 0 | 625 | 0 | 0 | 0 | 11
2020-03-25 | C55140 | 3 | 고탄소 | SUP9DM | 연주종료 | Al 탈산 | T | 19 | 77 | 49500 | 105.33 | B | D | D |  | 1 |  | 1 | 1530 | 1528 | 8100 |  |  | 8100 | 82.92 | 48 | 97680 | 1544 | 373 | Y | 57 | 44 |  |  | C55137 | 05 |  |  |  | 박재승 | 3 |  | Y |  |  | Y |  | 101.8 | 12-1 | 181.58 | 0 | A |  | 1620 | 2 | 0.4 | 1552 | 2.27 | 70 | 41 | 331 | 5:31 | 16 | 17 | 0 | 0 |  | 0 | 10 |  | AR | 2020-03-25 15:22 |  | 7 | 2020-03-25 15:03 | 26 |  |  |  |  | Y | [5 empty] | N |  |  |  | 12.25 | 0 | [23 empty] | 1.49 | 0 | A | [9 empty] | 1145 | 0 | 999 | 0 | 0 | 0 | 0 | 594 | 0 | 300 | 0 | 0 | 0 | 41 |  |  | 5
2020-03-25 | A57778 | 1 | 저탄소 | P-SCM420HT |  | Al 탈산 | B | 33 | 41 | 50200 | 78.05 | B | D | D |  | 1 | 1 |  | 1540 | 1578 | 5100 |  |  | 5100 | 54.16 | 11 | 94160 | 1605 |  | Y | 41 | 33 | [7 empty] | 김덕진 | 2 |  |  | Y |  |  |  | 106.05 | 13-2 | 0 | 194.76 | A |  | 1605 | 3 | 0.18 | 1570 | 0.95 | 60 | 21 | 292 | 4:52 | 20 | 20 | 56 | 0 |  | 0 |  |  | N2 | 2020-03-25 15:13 | 2020-03-25 15:27 | 14 | 2020-03-25 15:13 | 15 |  |  |  |  | Y |  |  |  | Y | [5 empty] | 0 | 231.24 | [23 empty] | 0.76 | 2.53 | A |  |  | 9.673 | 26.709 | 51.355 | 0.16 | 5.309 | 1.922 | 1474.23 | 0 | 571 | 0 | 879 | 0 | 0 | 0 | 487 | 0 | 300 | 0 | 0 | 0 | 8
2020-03-25 | C55141 | 3 | 고탄소 | SUP9DM | 연주종료 | Al 탈산 | T | 31 | 85 | 49050 | 89 | D | D | D |  | 1 |  | 1 | 1530 | 1547 | 6600 |  |  | 6600 | 72.07 | 45 | 91575 | 1622 |  | Y | 51 | 35 | [15 empty] | 99.5 | 11-7 | 135.61 | 0 | A |  | 1614 | 2 | 0.39 | 1559 | 1.96 | 77 | 34 | 283 | 4:43 | 16 | 18 | 0 | 0 |  | 0 | 10 |  | AR | 2020-03-25 16:17 |  | 18 | 2020-03-25 16:05 | 29 |  |  |  |  | Y | [5 empty] | N |  |  |  | 9.45 | 0 | [23 empty] | 1.49 | 0 | A | [9 empty] | 1162 | 0 | 988 | 0 | 0 | 0 | 0 | 602 | 0 | 300 | 0 | 0 | 0 | 36 |  |  | 5
2020-03-25 | A57779 | 1 | 저탄소 | P-SCM420HT |  | Al 탈산 | B | 1 | 16 | 50500 | 73.62 | D | D | D |  | 1 | 1 |  | 1540 | 1567 | 4900 |  |  | 4900 | 52.04 | 11 | 94160 | 1618 |  | Y | 39 | 32 | [7 empty] | 김덕진 | 2 |  |  | Y |  |  |  | 104.7 | 13-7 | 0 | 196.72 | A |  | 1618 | 3 | 0.18 | 1576 | 1.2 | 66 | 26 | 248 | 4:08 | 20 | 20 | 57 | 0 |  | 0 |  |  | N2 | 2020-03-25 16:12 | 2020-03-25 16:43 | 32 | 2020-03-25 16:11 | 32 |  |  |  |  | Y |  |  |  | Y | [5 empty] | 0 | 232.09 | [25 empty] | A |  |  | 9.206 | 28.483 | 50.238 | 0.107 | 5.457 | 1.763 | 1463.47 | 0 | 270 | 111 | 627 | 0 | 0 | 0 | 392 | 0 | 200 | 53 | 0 | 0 | 5
2020-03-25 | C55142 | 3 | 고탄소 | SUP9DM | 연주종료 | Al 탈산 | T | 20 | 55 | 50150 | 101.55 | D | D | D |  | 1 |  | 1 | 1530 | 1515 | 8800 |  |  | 8800 | 84.79 | 51 | 103785 | 1610 |  | Y | 59 | 46 | [15 empty] | 103.4 | 12-6 | 193.97 | 0 | A |  | 1605 | 2 | 0.4 | 1554 | 1.89 | 72 | 33 | 311 | 5:11 | 16 | 16 | 0 | 0 |  | 0 | 10 |  | AR | 2020-03-25 17:35 |  | 7 | 2020-03-25 17:19 | 22 |  |  |  |  | Y | [5 empty] | N |  |  |  | 5.89 | 0 | [23 empty] | 1.49 | 0 | A | [9 empty] | 1115 | 0 | 921 | 0 | 0 | 0 | 0 | 745 | 0 | 301 | 0 | 0 | 0 | 65 |  |  | 5
2020-03-25 | A57780 | 1 | 저탄소 | P-SCM420HT | TUNDISH교체전 | Al 탈산 | B | 18 | 77 | 46500 | 76.28 | D | D | D |  | 1 | 1 |  | 1540 | 1563 | 4900 |  |  | 4900 | 56.51 | 11 | 86706 | 1619 |  | Y | 40 | 31 | [7 empty] | 김덕진 | 2 |  | Y |  |  |  |  | 101.7 | 12-1 | 0 | 240.39 | A |  | 1619 | 3 | 0.19 | 1577 | 1.2 | 67 | 30 | 272 | 4:32 | 20 | 20 | 58 | 0 |  | 0 |  |  | N2 | 2020-03-25 17:19 | 2020-03-25 17:43 | 24 | 2020-03-25 17:18 | 25 |  |  |  |  | Y |  |  |  | Y | [5 empty] | 0 | 261.71 | [23 empty] | 0.76 | 34.6 | A |  |  | 7.864 | 29.954 | 50.433 | 0.213 | 6.413 | 1.683 | 1444.3 | 0 | 96 | 0 | 862 | 0 | 0 | 0 | 300 | 0 | 201 | 51 | 0 | 0 | 0
2020-03-25 | C55143 | 3 | 고탄소 | SUP9DM | 연주종료 | Al 탈산 | T | 10 | 73 | 49150 | 93.45 | D | D | D |  | 1 |  | 1 | 1530 | 1535 | 6800 |  |  | 6800 | 65.52 | 51 | 103785 | 1619 |  | Y | 48 | 36 | [17 empty] | 129.71 | 0 | A |  | 1604 | 2 | 0.39 | 1555 | 1.69 | 73 | 37 | 325 | 5:25 | 16 | 16 | 0 | 0 |  | 0 | 10 |  | AR | 2020-03-25 18:39 |  | 13 | 2020-03-25 18:23 | 29 |  |  |  |  | Y | [5 empty] | N |  |  |  | 8.34 | 0 | [23 empty] | 1.49 | 0 | B | [9 empty] | 1098 | 0 | 933 | 0 | 0 | 0 | 0 | 801 | 0 | 299 | 0 | 0 | 0 | 61 |  |  | 5
2020-03-25 | A57781 | 1 | 고탄소 | 60CR3M | 교체, 잔강최소화전 | Al 탈산 | B | 29 | 33 | 50100 | 74.97 | D | D | D |  | 1 | 1 |  | 1520 | 1553 | 5800 |  |  | 5800 | 73.16 | 10 | 79276 | 1625 |  | Y | 39 | 30 | [7 empty] | 김덕진 | 2 |  | Y | [6 empty] | 285.52 | 0 | A |  | 1625 | 3 | 0.19 | 1575 | 1.39 | 94 | 41 | 242 | 4:02 | 25 | 25 | 59 | 0 |  | 0 |  |  | AR | 2020-03-25 18:23 | 2020-03-25 18:56 | 33 | 2020-03-25 18:23 | 34 |  |  |  |  | Y |  |  |  | Y | [5 empty] | 119.48 | 40.14 | [19 empty] | 1.96 |  |  |  | 0.76 | 46.9 | A | [9 empty] | 0 | 0 | 887 | 0 | 0 | 0 | 0 | 300 | 0 | 197 | 0 | 0 | 0 | 39
2020-03-25 | C55144 | 3 | 고탄소 | SUP9DM | 연주종료 | Al 탈산 | T | 19 | 78 | 49350 | 96.92 | D | D | D |  | 1 |  | 1 | 1530 | 1548 | 7400 |  |  | 7400 | 71.3 | 51 | 103785 | 1623 |  | Y | 50 | 38 | [15 empty] | 103 | 12-2 | 95.8 | 0 | A |  | 1608 | 2 | 0.39 | 1550 | 1.76 | 68 | 32 | 306 | 5:06 | 16 | 19 | 0 | 0 |  | 0 | 10 |  | AR | 2020-03-25 19:47 |  | 18 | 2020-03-25 19:33 | 32 |  |  |  |  | Y | [5 empty] | N |  |  |  | 9.22 | 0 | [23 empty] | 0.36 | 0 | A | [9 empty] | 1081 | 0 | 936 | 0 | 0 | 0 | 0 | 622 | 0 | 300 | 0 | 0 | 0 | 45 |  |  | 5
2020-03-25 | A57782 | 1 | 고탄소 | AE1055LS | 잔강최소화 | Al 탈산 | B | 33 | 42 | 49600 | 77.47 | D | D | D |  | 1 | 1 |  | 1520 | 1593 | 3900 |  |  | 3900 | 46.09 | 10 | 84610 | 1597 |  | Y | 40 | 25 | [7 empty] | 김덕진 | 2 | [6 empty] | 105.45 | 13-1 | 77.64 | 168.88 | A |  | 1597 | 3 | 0.17 | 1557 | 1.05 | 73 | 25 | 253 | 4:13 | 25 | 25 | 60 | 0 |  | 0 |  |  | N2 | 2020-03-25 19:28 | 2020-03-25 20:20 | 45 | 2020-03-25 19:28 | 45 |  |  |  |  | Y |  |  |  | Y | [5 empty] | 0 | 176.83 | [23 empty] | 7.25 | 46.92 | A | [9 empty] | 41 | 0 | 903 | 11 | 0 | 0 | 0 | 796 | 0 | 596 | 53 | 0 | 0 | 30
2020-03-25 | A57783 | 1 | 고탄소 | AE1055LS |  | Al 탈산 | B | 16 | 26 | 49200 | 77.52 | D | D | D |  | 1 | 1 |  | 1520 | 1604 | 4000 |  |  | 4000 | 26.26 | 18 | 152298 | 1594 |  | N | 43 | 21 | [7 empty] | 김덕진 | 2 | [6 empty] | 100.2 | 12-9 | 35.06 | 115.63 | A |  | 1594 | 3 | 0.17 | 1556 | 1.09 | 72 | 21 | 242 | 4:02 | 25 | 25 | 61 | 0 |  | 0 |  |  | N2 | 2020-03-25 20:24 | 2020-03-25 21:14 | 50 | 2020-03-25 20:24 | 50 |  |  |  |  | Y |  |  |  | Y | [5 empty] | 0 | 224.8 | [23 empty] | 8.36 | 46.92 | A | [9 empty] | 26 | 0 | 782 | 9 | 0 | 0 | 0 | 396 | 0 | 493 | 51 | 0 | 0 | 33
2020-03-25 | C55145 | 3 | 고탄소 | P-AE1055LSM |  | Al 탈산 | B | 31 | 86 | 48850 | 91.83 | D | D | D |  | 2 | 1 |  | 1530 | 1561 | 5100 | 4900 |  | 10000 | 196.98 | 6 | 50766 | 1593 | 365 | Y | 49 | 32 | 전기로 출강 P% OVER A57784 HEAT 출강후 약간의 합탕후 강종변경후작업 | Y | [13 empty] | 105.05 | 12-2 | 10.02 | 177.25 | A |  | 1593 | 3 | 0.17 | 1559 | 0.85 | 75 | 34 | 252 | 4:12 | 25 | 30 | 62 | 0 |  | 0 |  |  | N2 | 2020-03-25 21:43 | 2020-03-25 22:13 | 31 | 2020-03-25 21:40 | 33 |  |  |  |  | Y |  |  |  | Y | [5 empty] | 0 | 246.37 | [23 empty] | 0.01 | 0 | B |  |  | 6.021 | 23.457 | 62.936 | 0.199 | 10.452 | 2.683 | 2077.64 | 0 | 0 | 745 | 23 | 0 | 0 | 0 | 1024 | 0 | 1071 | 0 | 0 | 0 | 35
2020-03-25 | A57784 | 1 | 고탄소 | SUP9DM | 연주종료 | Al 탈산 | T | 1 | 17 | 50000 | 78.22 | D | D | D |  | 2 |  | 1 | 1520 | 1581 | 5600 | 0 |  | 5600 | 61.15 | 45 | 91575 | 1606 |  | Y | 44 | 28 |  | Y |  |  |  |  | 타호기와 강종변경 | 김덕진 | 2 | [6 empty] | 99.2 | 12-10 | 107.34 | 0 | A |  | 1591 | 2 | 0.39 | 1540 | 1.89 | 58 | 26 | 312 | 5:12 | 16 | 16 | 0 | 0 |  | 0 |  |  | AR | 2020-03-25 21:29 |  | 9 | 2020-03-25 21:21 | 17 | [14 empty] | 8.91 | 0 | [23 empty] | 2.03 | 0 | A | [9 empty] | 1183 | 0 | 871 | 0 | 0 | 0 | 0 | 1151 | 0 | 297 | 0 | 0 | 0 | 39 |  |  | 5
2020-03-25 | C55146 | 3 | 고탄소 | SUP9DM | 연주종료 | Al 탈산 | T | 20 | 56 | 48800 | 87.18 | D | D | A |  | 1 |  | 1 | 1530 | 1571 | 6000 |  |  | 6000 | 65.52 | 45 | 91575 | 1626 |  | Y | 45 | 32 | [15 empty] | 95.5 | 11-8 | 112.96 | 0 | A |  | 1608 | 2 | 0.39 | 1544 | 1.88 | 62 | 35 | 345 | 5:45 | 16 | 19 | 0 | 0 |  | 0 | 9 |  | AR | 2020-03-25 22:32 |  | 9 | 2020-03-25 22:22 | 18 |  |  |  |  | Y | [5 empty] | Y |  |  | 5 | 13.41 | 0 | [23 empty] | 0 | 0 | A | [9 empty] | 1134 | 0 | 918 | 0 | 0 | 0 | 0 | 629 | 0 | 299 | 0 | 0 | 0 | 28 |  |  | 2
2020-03-25 | A57785 | 1 | 고탄소 | AE1055LS |  | Al 탈산 | B | 29 | 34 | 50400 | 84.9 | D | A | A |  | 1 | 1 |  | 1520 | 1538 | 5100 |  |  | 5100 | 50.23 | 12 | 101532 | 1606 | 361 | Y | 42 | 30 | [7 empty] | 김덕진 | 2 |  |  | Y |  |  |  | 101.2 | 12-9 | 0 | 324.6 | A |  | 1592 | 3 | 0.17 | 1550 | 0.98 | 66 | 31 | 319 | 5:19 | 25 | 25 | 63 | 0 |  | 0 |  |  | N2 | 2020-03-25 22:47 | 2020-03-25 23:19 | 32 | 2020-03-25 22:47 | 32 | [8 empty] | Y | [5 empty] | 0 | 256 | [23 empty] | 65.1 | 0 | A | [9 empty] | 52 | 0 | 824 | 23 | 0 | 0 | 0 | 535 | 0 | 295 | 52 | 0 | 0 | 33
2020-03-25 | C55147 | 3 | 고탄소 | SUP9DM | 연주종료 | Al 탈산 | T | 10 | 74 | 49150 | 94.45 | A | A | A |  | 1 |  | 1 | 1530 | 1706 | 5100 |  |  | 5100 | 52.21 | 48 | 97680 | 1600 |  | Y | 48 | 32 |  |  | C55144 | 05 |  |  |  | 도주용 | 2 |  | Y |  |  | Y |  | 102.3 | 12-2 | 158.68 | 0 | A |  | 1597 | 2 | 0.37 | 1545 | 1.63 | 63 | 35 | 289 | 4:49 | 16 | 16 | 0 | 0 |  | 0 | 15 |  | AR | 2020-03-25 23:38 |  | 4 | 2020-03-25 23:23 | 20 |  |  |  |  | Y | [5 empty] | N |  |  | 4.5 | 11.84 | 0 | [23 empty] | 0 | 0 | A |  |  | 5.153 | 30.373 | 52.906 | 0.218 | 10.267 | 1.741 | 1646.43 | 1114 | 0 | 892 | 0 | 0 | 0 | 0 | 600 | 0 | 301 | 0 | 0 | 0 | 67 |  |  | 2
2020-03-25 | A57786 | 1 | 고탄소 | AE1055LS |  | Al 탈산 | B | 33 | 43 | 50100 | 81 | A | A | A |  | 1 | 1 |  | 1520 | 1567 | 4700 |  |  | 4700 | 46.29 | 12 | 101532 | 1592 |  | Y | 43 | 31 |  |  | A57783 |  |  |  |  | 정용태 | 2 |  |  | Y |  |  |  | 99.95 | 12-5 | 0 | 281.21 | A |  | 1585 | 3 | 0.18 | 1554 | 0.86 | 70 | 31 | 5 | 0:05 | 25 | 25 | 64 | 0 |  | 0 |  |  | N2 | 2020-03-25 23:45 | 2020-03-26 00:20 | 36 | 2020-03-25 23:43 | 38 |  |  |  |  | Y |  |  |  | Y | [5 empty] | 0 | 263.4 | [23 empty] | 0 | 0 | A | [9 empty] | 83 | 0 | 855 | 27 | 0 | 0 | 0 | 648 | 0 | 444 | 0 | 0 | 0 | 34
2020-03-25 | C55148 | 3 | 고탄소 | SUP9DM | 연주종료 | Al 탈산 | T | 19 | 79 | 49350 | 94.77 | A | A | A |  | 1 |  | 1 | 1530 | 1550 | 6500 |  |  | 6500 | 62.63 | 51 | 103785 | 1618 |  | Y | 44 | 36 |  |  | A57784 | 05 |  |  |  | 정종훈 | 2 |  |  | Y |  | Y |  | 101 | 11-10 | 233.28 | 0 | A |  | 1607 | 2 | 0.38 | 1549 | 1.41 | 67 | 39 | 419 | 6:59 | 16 | 17 | 0 | 0 |  | 0 | 10 |  | AR | 2020-03-26 00:44 |  | 6 | 2020-03-26 00:35 | 16 |  |  |  |  | Y | [5 empty] | N |  |  | 5 | 22.38 | 0 | [23 empty] | 0 | 0 | A |  |  | 5.431 | 29.928 | 53.419 | 0.228 | 9.835 | 1.784 | 1646.43 | 1207 | 0 | 1008 | 0 | 0 | 0 | 0 | 745 | 0 | 299 | 0 | 0 | 0 | 40 |  |  | 2
2020-03-25 | A57787 | 1 | 고탄소 | AE1055LS |  | Al 탈산 | B | 16 | 27 | 50100 | 90.93 | A | A | A |  | 1 | 1 |  | 1520 | 1539 | 5400 |  |  | 5400 | 63.82 | 10 | 84610 | 1591 |  | Y | 42 | 33 |  |  | C55145 |  |  |  |  | 정용태 | 2 |  |  | Y |  |  |  | 105.7 | 13-5 | 0 | 170 | A |  | 1591 | 3 | 0.17 | 1543 | 0.98 | 59 | 27 | 313 | 5:13 | 25 | 25 | 65 | 0 |  | 0 |  |  | N2 | 2020-03-26 00:52 | 2020-03-26 01:23 | 31 | 2020-03-26 00:52 | 31 |  |  |  |  | Y |  |  |  | Y | [5 empty] | 0 | 337.98 | [23 empty] | 48.07 | 0 | A | [9 empty] | 49 | 0 | 829 | 27 | 0 | 0 | 0 | 299 | 0 | 300 | 0 | 0 | 0 | 44
2020-03-25 | C55149 | 3 | 고탄소 | SUP9DM | TUNDISH교체전 | Al 탈산 | T | 31 | 87 | 47100 | 88.37 | A | A | A |  | 1 |  | 1 | 1530 | 1527 | 6900 |  |  | 6900 | 73.71 | 46 | 93610 | 1607 |  | Y | 43 | 35 |  |  | C55146 | 05 |  |  |  | 도주용 | 2 |  |  | Y |  | Y | 4 | 103.75 | 12-1 | 130.43 | 0 | A |  | 1597 | 2 | 0.39 | 1543 | 1.54 | 61 | 38 | 301 | 5:01 | 16 | 16 | 0 | 0 |  | 0 | 11 |  | AR | 2020-03-26 01:41 |  | 14 | 2020-03-26 01:30 | 25 |  |  |  |  | Y | [5 empty] | N |  |  | 4.5 | 16.11 | 0 | [23 empty] | 0 | 0 | A | [9 empty] | 1224 | 0 | 1021 | 0 | 0 | 0 | 0 | 399 | 0 | 300 | 0 | 0 | 0 | 31 |  |  | 2
2020-03-25 | A57788 | 1 | 고탄소 | AE1055LS |  | Al 탈산 | B | 1 | 18 | 50700 | 78.37 | A | A | A |  | 1 | 1 |  | 1520 | 1542 | 4900 |  |  | 4900 | 48.26 | 12 | 101532 | 1589 |  | Y | 43 | 34 |  |  | A57785 |  |  |  |  | 정용태 | 3 |  |  | Y | [5 empty] | 0.01 | 194.52 | A |  | 1582 | 3 | 0.17 | 1552 | 0.91 | 68 | 26 | 1 | 0:01 | 25 | 25 | 66 | 0 |  | 0 |  |  | N2 | 2020-03-26 01:40 | 2020-03-26 02:22 | 42 | 2020-03-26 01:38 | 44 |  |  |  |  | Y |  |  |  | Y | [5 empty] | 0 | 200.7 | [23 empty] | 48.98 | 0 | A | [9 empty] | 42 | 0 | 862 | 21 | 0 | 0 | 0 | 299 | 0 | 295 | 0 | 0 | 0 | 9
2020-03-25 | A57789 | 1 | 고탄소 | AE1055LS |  | Al 탈산 | B | 29 | 35 | 50600 | 80.03 | A | A | A |  | 1 | 1 |  | 1520 | 1545 | 5100 |  |  | 5100 | 50.23 | 12 | 101532 | 1583 |  | Y | 41 | 31 |  |  | A57786 |  |  |  |  | 정용태 | 2 |  |  | Y |  |  |  | 105.9 | 13-3 | 0 | 263.21 | A |  | 1583 | 3 | 0.17 | 1552 | 0.78 | 68 | 29 | 264 | 4:24 | 25 | 25 | 67 | 0 |  | 0 |  |  | N2 | 2020-03-26 02:47 | 2020-03-26 03:23 | 36 | 2020-03-26 02:47 | 36 | [14 empty] | 0 | 259.68 | [23 empty] | 50.28 | 0 | A | [9 empty] | 0 | 0 | 865 | 47 | 0 | 0 | 0 | 697 | 0 | 592 | 147 | 0 | 0 | 71
2020-03-25 | A57790 | 1 | 고탄소 | AE1055LS |  | Al 탈산 | B | 33 | 44 | 50700 | 76.8 | A | A | A |  | 1 | 1 |  | 1520 | 1555 | 5300 |  |  | 5300 | 52.2 | 12 | 101532 | 1584 |  | Y | 41 | 32 |  |  | A57787 |  |  |  |  | 정용태 | 2 |  |  | Y |  |  |  | 107 | 13-2 | 0 | 260.67 | A |  | 1584 | 3 | 0.17 | 1553 | 0.86 | 69 | 32 | 302 | 5:02 | 25 | 25 | 68 | 0 |  | 0 |  |  | N2 | 2020-03-26 03:50 | 2020-03-26 04:28 | 38 | 2020-03-26 03:50 | 38 | [14 empty] | 0 | 20.4 | [23 empty] | 51.53 | 0 | A | [9 empty] | 76 | 0 | 902 | 11 | 0 | 0 | 0 | 449 | 0 | 296 | 0 | 0 | 0 | 21
2020-03-25 | C55150 | 3 | 저탄소 | SM20CB | 연주시작 | Si 탈산 | T | 20 | 57 | 50350 | 107.95 | A | A | A |  | 1 |  | 1 | 1550 | 1548 | 7800 |  |  | 7800 | 81.13 | 35 | 96145 | 1673 |  | Y | 55 | 43 | [7 empty] | 정종훈 | 2 | [6 empty] | 92.6 | 11-5 | 322.66 | 0 | A |  | 1650 | 2 | 0.44 | 1601 | 1.96 | 87 | 37 | 378 | 6:18 | 7 | 7 | 0 | 0 |  | 0 | 28 |  | N2 | 2020-03-26 04:34 |  | 23 | 2020-03-26 04:06 | 51 |  |  |  |  | Y | [5 empty] | Y |  |  | 5.5 | 11.38 | 0 | [23 empty] | 2.97 | 0 | A | [9 empty] | 0 | 0 | 15 | 0 | 0 | 0 | 0 | 1141 | 0 | 0 | 0 | 0 | 0 | 24 |  |  | 9 |  | 1
2020-03-25 | A57791 | 1 | 고탄소 | AE1055LS | 연주종료 | Al 탈산 | B | 16 | 28 | 50400 | 86.83 | A | A | A |  | 1 | 1 |  | 1520 | 1571 | 4900 |  |  | 4900 | 67.05 | 10 | 73076 | 1586 |  | Y | 41 | 36 |  |  | A57788 |  |  |  |  | 정용태 | 2 |  |  | Y |  |  |  | 100.5 | 12-9 | 0 | 299.2 | A |  | 1586 | 3 | 0.15 | 1544 | 0.91 | 60 | 25 | 268 | 4:28 | 25 | 25 | 69 | 0 |  | 0 |  |  | N2 | 2020-03-26 04:59 | 2020-03-26 05:31 | 32 | 2020-03-26 04:59 | 32 | [14 empty] | 0 | 14.76 | [23 empty] | 105.84 | 0 | A | [9 empty] | 64 | 0 | 829 | 20 | 0 | 0 | 0 | 744 | 0 | 640 | 145 | 0 | 0 | 35
2020-03-25 | C55151 | 3 | 저탄소 | SM20CB | 연주종료 | Si 탈산 | T | 10 | 75 | 49150 | 92.13 | A | A | A |  | 1 |  | 1 | 1550 | 1578 | 6300 |  |  | 6300 | 67.45 | 34 | 93398 | 1658 |  | Y | 44 | 38 | [7 empty] | 도주용 | 2 |  |  |  |  | Y | 4 | 97.4 | 11-7 | 285.93 | 0 | A |  | 1637 | 2 | 0.42 | 1589 | 1.3 | 75 | 37 | 383 | 6:23 | 7 | 7 | 0 | 0 |  | 0 | 12 |  | N2 | 2020-03-26 05:23 |  | 34 | 2020-03-26 05:12 | 45 |  |  |  |  | Y | [5 empty] | Y |  |  | 5 | 15.85 | 0 | [23 empty] | 0 | 0 | A | [9 empty] | 0 | 0 | 26 | 0 | 0 | 0 | 0 | 1051 | 0 | 0 | 0 | 0 | 0 | 45
2020-03-25 | A57792 | 1 | 저탄소 | KST523 | 연주시작 | Si 탈산 | B | 1 | 19 | 51000 | 77.55 | A | A | A |  | 1 | 1 |  | 1540 | 1576 | 6100 |  |  | 6100 | 66.44 | 12 | 91806 | 1642 |  | Y | 41 | 34 |  |  | A57789 |  |  |  |  | 정용태 | 3 |  |  | Y |  |  |  | 103.2 | 13-4 | 226.16 | 0 | A |  | 1649 | 3 | 0.17 | 1599 | 1.43 | 90 | 38 | 279 | 4:39 | 15 | 18 | 70 | 0 |  | 0 |  |  | AR | 2020-03-26 05:48 | 2020-03-26 06:20 | 32 | 2020-03-26 05:45 | 34 |  |  |  |  | Y |  |  |  | Y | [5 empty] | 92.3 | 79.82 | [19 empty] | 2.06 |  |  |  | 0.26 | 0 | A | [9 empty] | 0 | 0 | 258 | 38 | 0 | 0 | 0 | 296 | 0 | 296 | 0 | 0 | 0 | 53 |  |  | 9 |  | 1
2020-03-25 | C55152 | 3 | 저탄소 | SM20CB | 연주종료 | Si 탈산 | T | 19 | 80 | 49650 | 90.68 | A | B | B |  | 1 |  | 1 | 1550 | 1579 | 5300 |  |  | 5300 | 55.13 | 35 | 96145 | 1657 |  | Y | 48 | 26 | [7 empty] | 정종훈 | 2 | [6 empty] | 92.65 | 11-2 | 282.78 | 0 | A |  | 1630 | 2 | 0.41 | 1577 | 1.83 | 63 | 30 | 339 | 5:39 | 7 | 13 | 0 | 0 |  | 0 | 10 |  | N2 | 2020-03-26 06:43 |  | 17 | 2020-03-26 06:30 | 30 |  |  |  |  | Y | [5 empty] | Y |  |  |  | 11.22 | 0 | [23 empty] | 0.94 | 0 | A | [9 empty] | 0 | 0 | 20 | 0 | 0 | 0 | 0 | 948 | 0 | 0 | 0 | 0 | 0 | 22 |  |  | 5
2020-03-25 | A57793 | 1 | 저탄소 | KST523 |  | Si 탈산 | B | 29 | 36 | 50900 | 80.35 | A | B | B |  | 1 | 1 |  | 1540 | 1570 | 4900 |  |  | 4900 | 51.87 | 12 | 94459 | 1634 |  | Y | 41 | 30 |  |  | A57790 |  |  |  |  | 정용태 | 3 |  |  | Y |  |  |  | 97.1 | 12-4 | 179.19 | 0 | A |  | 1608 | 3 | 0.18 | 1574 | 0.89 | 65 | 26 | 236 | 3:56 | 15 | 16 | 71 | 0 |  | 0 |  |  | AR | 2020-03-26 06:49 | 2020-03-26 07:20 | 31 | 2020-03-26 06:46 | 33 |  |  |  |  | Y |  |  |  | Y | [5 empty] | 94.31 | 118.98 | [23 empty] | 1.15 | 0 | A | [9 empty] | 0 | 0 | 576 | 33 | 0 | 0 | 0 | 299 | 0 | 300 | 0 | 0 | 0 | 9 |  |  | 6
2020-03-26 | C55153 | 3 | 저탄소 | SM20CB | 연주종료 | Si 탈산 | T | 31 | 88 | 48700 | 83.6 | B | B | B |  | 1 |  | 1 | 1550 | 1556 | 6500 |  |  | 6500 | 55.03 | 43 | 118121 | 1636 |  | Y | 44 | 33 |  |  | C55150 | 05 |  |  |  | 박재승 | 3 |  | Y |  |  | Y |  | 96.6 | 11-4 | 131.37 | 0 | A |  | 1630 | 2 | 0.43 | 1577 | 1.83 | 63 | 20 | 316 | 5:16 | 7 | 13 | 0 | 0 |  | 0 | 10 |  | N2 | 2020-03-26 07:41 |  | 22 | 2020-03-26 07:30 | 33 |  |  |  |  | Y | [5 empty] | Y |  |  |  | 12.95 | 0 | [23 empty] | 0.94 | 0 | A | [9 empty] | 0 | 0 | 0 | 0 | 0 | 0 | 0 | 689 | 0 | 0 | 0 | 0 | 0 | 0
2020-03-26 | A57794 | 1 | 저탄소 | KST523 |  | Si 탈산 | B | 33 | 45 | 50600 | 80.8 | B | B | B |  | 1 | 1 |  | 1540 | 1565 | 5300 |  |  | 5300 | 53.55 | 17 | 98980 | 1602 |  | Y | 44 | 31 | [7 empty] | 이호남 | 2 |  |  | Y |  |  |  | 104 | 12-9 | 181.95 | 0 | A |  | 1607 | 3 | 0.18 | 1569 | 1.09 | 60 | 16 | 226 | 3:46 | 15 | 16 | 72 | 0 |  | 0 |  |  | AR | 2020-03-26 07:51 | 2020-03-26 08:28 | 38 | 2020-03-26 07:48 | 40 |  |  |  |  | Y |  |  |  | Y | [5 empty] | 91.66 | 103.89 | [23 empty] | 0.01 | 0 | A | [9 empty] | 0 | 0 | 702 | 31 | 0 | 0 | 0 | 296 | 0 | 300 | 0 | 0 | 0 | 9 |  |  | 4
2020-03-26 | A57795 | 1 | 저탄소 | KST523 |  | Si 탈산 | B | 16 | 29 | 50200 | 82.18 | B | B | B |  | 1 | 1 |  | 1540 | 1528 | 5700 |  |  | 5700 | 57.92 | 16 | 98408 | 1608 |  | Y | 39 | 32 | [7 empty] | 이호남 | 2 |  |  |  |  | Y |  | 100.75 | 12-9 | 226.47 | 0 | A |  | 1611 | 3 | 0.17 | 1565 | 1.12 | 56 | 17 | 229 | 3:49 | 15 | 15 | 73 | 0 |  | 0 |  |  | AR | 2020-03-26 08:58 | 2020-03-26 09:34 | 37 | 2020-03-26 08:55 | 39 |  |  |  |  | Y |  |  |  | Y | [5 empty] | 120.67 | 83.12 | [23 empty] | 0.02 | 0 | A | [9 empty] | 0 | 0 | 788 | 21 | 0 | 0 | 0 | 299 | 0 | 296 | 0 | 0 | 0 | 0 |  |  | 4
2020-03-26 | C55154 | 3 | 저탄소 | SM20C | 연주종료 | Al 탈산 | T | 20 | 58 | 50150 | 77.27 | B | B | B |  | 1 |  | 1 | 1550 | 1596 | 4690 |  |  | 4690 | 81.3 | 21 | 57687 | 1642 |  | Y | 41 | 26 |  |  | C55151 | 05 |  |  |  | 박재승 | 3 |  | Y |  |  | Y |  | 95.25 | 11-8 | 140.43 | 0 | A |  | 1577 | 2 | 0.41 | 1564 | 0.5 | 50 | 19 | 373 | 6:13 | 10 | 10 | 0 | 0 |  | 0 | 10 |  | N2 | 2020-03-26 08:54 |  | 16 | 2020-03-26 08:44 | 26 |  |  |  |  | Y | [5 empty] | Y |  |  |  | 11.65 | 0 | [23 empty] | 0.94 | 0 | A | [9 empty] | 0 | 0 | 90 | 0 | 0 | 0 | 0 | 397 | 0 | 301 | 0 | 0 | 0 | 46 |  |  | 5
2020-03-26 | C55155 | 3 | 저탄소 | SM20C | 연주종료 | Al 탈산 | T | 10 | 76 | 49350 | 76.75 | B | B | B |  | 1 |  | 1 | 1550 | 1568 | 6000 |  |  | 6000 | 60.67 | 36 | 98892 | 1645 |  | Y | 44 | 30 | [7 empty] | 박재승 | 3 |  |  |  |  | Y |  | 96.95 | 11-6 | 61.64 | 0 | A |  | 1627 | 2 | 0.41 | 1589 | 1.65 | 75 | 31 | 332 | 5:32 | 10 | 10 | 0 | 0 |  | 0 | 10 |  | N2 | 2020-03-26 09:57 |  | 20 | 2020-03-26 09:46 | 31 |  |  |  |  | Y | [5 empty] | Y |  |  |  | 11.76 | 0 | [23 empty] | 0.94 | 0 | A | [9 empty] | 0 | 0 | 41 | 0 | 0 | 0 | 0 | 400 | 0 | 300 | 0 | 0 | 0 | 31 |  |  | 5
2020-03-26 | A57796 | 1 | 저탄소 | KST523 | 잔강최소화전 | Si 탈산 | B | 1 | 20 | 50900 | 66.73 | B | B | B |  | 1 | 1 |  | 1540 | 1547 | 5000 |  |  | 5000 | 57.52 | 11 | 86925 | 1624 |  | Y | 34 | 28 | [7 empty] | 이호남 | 2 |  |  |  |  | Y |  | 91.1 | 12-1 | 147.03 | 0 | A |  | 1619 | 3 | 0.17 | 1579 | 1.29 | 70 | 20 | 230 | 3:50 | 15 | 15 | 74 | 0 |  | 0 |  |  | AR | 2020-03-26 09:52 | 2020-03-26 10:41 | 49 | 2020-03-26 09:50 | 51 |  |  |  |  | Y |  |  |  | Y | [5 empty] | 78.41 | 81.07 | [23 empty] | 0.04 | 0 | A | [9 empty] | 0 | 0 | 1001 | 0 | 0 | 0 | 0 | 296 | 0 | 298 | 0 | 0 | 0 | 0 |  |  | 5
2020-03-26 | A57797 | 1 | 저탄소 | AE1018M2 | 잔강최소화 | Al 탈산 | B | 29 | 37 | 50600 | 77.7 | B | B | B |  | 1 | 1 |  | 1540 | 1580 | 3800 |  |  | 3800 | 40.9 | 13 | 92906 | 1626 |  | Y | 40 | 25 | [7 empty] | 이호남 | 2 |  |  |  |  | Y |  | 98.55 | 12-5 | 200.38 | 0 | A |  | 1632 | 3 | 0.18 | 1590 | 1.2 | 75 | 22 | 243 | 4:03 | 15 | 15 | 75 | 0 |  | 0 |  |  | AR | 2020-03-26 11:12 | 2020-03-26 11:57 | 45 | 2020-03-26 11:09 | 48 |  |  |  |  | Y |  |  |  | Y | [5 empty] | 79.28 | 105.43 | [23 empty] | 0.01 | 0 | A | [9 empty] | 0 | 0 | 808 | 19 | 0 | 0 | 0 | 297 | 0 | 295 | 0 | 0 | 0 | 73 |  |  | 7
2020-03-26 | C55156 | 3 | 저탄소 | SM20C | TUNDISH교체전 | Al 탈산 | T | 19 | 81 | 48850 | 66.72 | B | B | B |  | 1 |  | 1 | 1550 | 1558 | 5400 |  |  | 5400 | 57.82 | 34 | 93398 | 1630 |  | Y | 39 | 26 | [7 empty] | 박재승 | 3 |  |  |  |  | Y |  | 94.9 | 11-4 | 110.39 | 0 | A |  | 1623 | 2 | 0.42 | 1573 | 3.13 | 59 | 24 | 326 | 5:26 | 10 | 10 | 0 | 0 |  | 0 |  |  | N2 | 2020-03-26 11:06 |  | 20 | 2020-03-26 10:55 | 31 | [14 empty] | 1.46 | 0 | [23 empty] | 0.94 | 0 | A | [9 empty] | 0 | 0 | 0 | 0 | 0 | 0 | 0 | 396 | 0 | 300 | 0 | 0 | 0 | 20 |  |  | 5
2020-03-26 | A57798 | 1 | 저탄소 | AE1018M2 |  | Al 탈산 | B | 33 | 46 | 50700 | 85.27 | B | B |  | B | 1 |  | 1 | 1540 | 1580 | 4300 |  |  | 4300 | 50.09 | 11 | 85854 | 1647 |  | Y | 38 | 30 | [7 empty] | 이호남 | 2 |  |  |  |  | Y |  | 93.15 | 11-8 | 205.04 | 0 | A |  | 1634 | 1 | 0.35 | 1572 | 1.41 | 57 | 24 | 329 | 5:29 | 15 | 15 | 0 | 0 |  | 0 | 0 |  | AR | 2020-03-26 12:30 | 2020-03-26 12:50 | 20 | 2020-03-26 12:22 | 28 |  |  |  |  | Y | [8 empty] | 5 | 16.35 | 0 | [23 empty] | 0.06 | 0.06 | A | [9 empty] | 0 | 0 | 591 | 0 | 0 | 0 | 0 | 300 | 0 | 298 | 0 | 0 | 0 | 0 |  |  | 5
2020-03-26 | A57799 | 1 | 저탄소 | AE1018M2 |  | Al 탈산 | B | 16 | 30 | 50200 | 76.72 | B | B | B |  | 1 | 1 |  | 1540 | 1570 | 4600 |  |  | 4600 | 51.33 | 12 | 89610 | 1634 |  | Y | 41 | 34 | [7 empty] | 이호남 | 2 |  |  |  |  | Y |  | 96.6 | 12-5 | 189.11 | 0 | A |  | 1624 | 3 | 0.18 | 1588 | 1.06 | 73 | 29 | 228 | 3:48 | 15 | 15 | 76 | 0 |  | 0 |  |  | AR | 2020-03-26 13:20 | 2020-03-26 13:48 | 28 | 2020-03-26 13:18 | 30 | [8 empty] | Y | [5 empty] | 78.24 | 99.47 | [23 empty] | 0.01 | 0 | A | [9 empty] | 0 | 0 | 497 | 26 | 0 | 0 | 0 | 299 | 0 | 299 | 0 | 0 | 0 | 21 |  |  | 5
2020-03-26 | A57800 | 1 | 저탄소 | AE1018M2 | TUNDISH교체전 | Al 탈산 | B | 1 | 21 | 51500 | 71.28 | B | B | D |  | 1 | 1 |  | 1540 | 1527 | 5200 |  |  | 5200 | 63.49 | 12 | 81907 | 1631 |  | Y | 39 | 33 | [7 empty] | 이호남 | 2 | [6 empty] | 90.15 | 11-9 | 179.05 | 0 | A |  | 0 | 3 | 0.18 | 1585 | -54.66 | 70 | 27 | 263 | 4:23 | 15 | 15 | 77 | 0 |  | 0 |  |  | AR | 2020-03-26 14:28 | 2020-03-26 14:53 | 25 | 2020-03-26 14:27 | 26 |  |  |  |  | Y |  |  |  | Y | [5 empty] | 81.49 | 61.28 | [23 empty] | 1.27 | 0 | A | [9 empty] | 0 | 0 | 269 | 0 | 0 | 0 | 0 | 298 | 0 | 299 | 0 | 0 | 0 | 4
2020-03-26 | A57801 | 1 | 고탄소 | STB3D | TUNDISH교체 | Al 탈산 | B | 29 | 38 | 50100 | 89.83 | D | D | D |  | 1 | 1 |  | 1520 | 1542 | 6900 |  |  | 6900 | 81.55 | 10 | 84610 | 1571 |  | Y | 48 | 47 | [7 empty] | 김덕진 | 2 |  | N |  |  |  |  | 102.3 | 12-9 | 343.47 | 0 | A |  |  | 3 | 0.17 | 1535 |  | 84 | 35 | 259 | 4:19 | 25 | 25 |  | 0 |  | 0 |  |  | AR | 2020-03-26 15:58 | 2020-03-26 16:19 | 23 | 2020-03-26 15:56 | 25 |  |  |  |  | Y |  |  |  | Y | [5 empty] | 0.13 | 0 | [19 empty] | 1.95 | 1.45 |  |  | 0.02 | 0 | A | [9 empty] | 0 | 51 | 1186 | 22 | 0 | 0 | 0 | 500 | 0 | 595 | 0 | 0 | 0 | 49 |  |  |  |  | 1
2020-03-26 | B57628 | 2 | 고탄소 | G-AE1055LST | 연주시작 | Al 탈산 | T | 19 | 82 | 47300 | 129.57 | D | D |  | D | 1 |  | 1 | 1530 | 1555 | 9200 |  |  | 9200 | 124.04 | 27 | 74169 | 1674 |  | Y | 1394 | 58 | [7 empty] | 김익규 | 3 | [6 empty] | 79.8 | 10-1 | 422.23 | 274.28 | A |  | 1657 | 1 | 0.3 | 1573 | 1.36 | 89 | 45 | 276 | 4:36 | 25 | 31 | 0 | 0 | 32 | 0 | 0 |  | N2 | 2020-03-26 16:42 |  | 19 | 2020-03-26 16:27 | 33 |  |  |  |  | Y | [8 empty] | 7 | 0.16 | 14.96 | [23 empty] | 0.17 | 0.17 | B |  |  | 10.353 | 14.217 | 69.578 | 0.664 | 6.72 | 4.894 | 2230.42 | 0 | 0 | 0 | 482 | 0 | 140 | 0 | 1211 | 0 | 253 | 0 | 0 | 0 | 0 |  |  | 5 | 0.008 | 1
2020-03-26 | A57802 | 1 | 고탄소 | STB3D |  | Al 탈산 | B | 33 | 47 | 50800 | 78.73 | D | D | D |  | 1 | 1 |  | 1520 | 1553 | 5200 |  |  | 5200 | 34.14 | 18 | 152298 | 1560 |  | Y | 39 | 32 | [7 empty] | 김덕진 | 2 | [6 empty] | 105.1 | 12-10 | 275.13 | 0 | A |  | 1560 | 3 | 0.18 | 1507 | 1.39 | 56 | 20 | 245 | 4:05 | 25 | 25 | 79 | 0 |  | 0 |  |  | AR | 2020-03-26 16:51 | 2020-03-26 17:26 | 35 | 2020-03-26 16:49 | 37 |  |  |  |  | Y |  |  |  | Y | [5 empty] | 121.02 | 53.6 | [20 empty] | 1.18 |  |  | 1 | 0 | A | [9 empty] | 0 | 50 | 1218 | 40 | 0 | 0 | 0 | 397 | 0 | 397 | 0 | 0 | 0 | 73
2020-03-26 | B57629 | 2 | 고탄소 | G-AE1055LST | 연주종료 | Al 탈산 | T | 32 | 61 | 49200 | 114.88 | D | D |  | D | 1 |  | 1 | 1530 | 1587 | 7300 |  |  | 7300 | 88.58 | 30 | 82410 | 1657 | 361 | Y | 57 | 41 | [7 empty] | 김익규 | 2 |  |  |  |  | Y |  | 93.8 | 11-6 | 265.41 | 0 | A |  | 1647 | 1 | 0.23 | 1573 | 0 | 89 | 47 | 518 | 8:38 | 25 | 25 | 0 | 0 |  | 0 | 0 |  | N2 | 2020-03-26 17:46 |  | 11 | 2020-03-26 17:34 | 23 |  |  |  |  | Y | [8 empty] | 5 | 0 | 14.27 | [23 empty] | 0.16 | 0.16 | A |  |  | 9.819 | 20.4 | 60.724 | 0.14 | 6.184 | 2.976 | 2029.69 | 0 | 0 | 60 | 385 | 0 | 198 | 0 | 836 | 0 | 0 | 0 | 0 | 0 | 27 |  |  | 5 | 0.0185
2020-03-26 | A57803 | 1 | 고탄소 | P-STB3D |  | Si 탈산 | B | 16 | 31 | 49500 | 86.4 | D | D | D |  | 1 | 1 |  | 1520 | 1557 | 4000 |  |  | 4000 | 78.79 | 6 | 50766 | 1557 | 361 | Y | 42 | 25 | [7 empty] | 김덕진 | 2 | [8 empty] | 182.68 | 0 | A |  | 1557 | 3 | 0.17 | 1512 | 1.05 | 62 | 23 | 243 | 4:03 | 30 | 30 | 80 | 0 |  | 0 |  |  | AR | 2020-03-26 18:00 | 2020-03-26 18:32 | 32 | 2020-03-26 17:58 | 34 |  |  |  |  | Y |  |  |  | Y | [5 empty] | 193.42 | 0 | [23 empty] | 0 | 0 | A |  |  | 13.073 | 23.976 | 52.507 | 0.144 | 4.016 | 2.189 | 1573.89 | 0 | 97 | 1234 | 25 | 0 | 0 | 0 | 300 | 0 | 299 | 0 | 0 | 0 | 65 |  |  |  | 0
2020-03-26 | B57630 | 2 | 고탄소 | G-AE1055LST | 연주종료 | Al 탈산 | T | 18 | 78 | 474500 | 100.05 | D | D |  | D | 1 |  | 1 | 1530 | 1585 | 6900 |  |  | 6900 | 83.73 | 30 | 82410 | 1656 |  | Y | 42 | 39 | [7 empty] | 김익규 | 3 |  |  |  |  | Y |  | -337.4 | 10-1 | 267.07 | 0 | A |  | 1642 | 1 | 0.21 | 1560 | 0 | 76 | 27 | 296 | 4:56 | 25 | 26 | 0 | 0 |  | 0 | 0 |  | N2 | 2020-03-26 18:47 |  | 25 | 2020-03-26 18:34 | 38 |  |  |  |  | Y | [8 empty] | 6 | 0 | 17.44 | [23 empty] | 0.22 | 0.22 | A |  |  | 8.09 | 23.959 | 57.231 | 0.266 | 7.074 | 2.388 | 1908.49 | 21 | 0 | 46 | 463 | 0 | 199 | 0 | 680 | 0 | 0 | 0 | 0 | 0 | 14 |  |  | 5 | 0.0242
2020-03-26 | A57804 | 1 | 고탄소 | P-STB3D |  | Si 탈산 | B | 1 | 22 | 51200 | 89.28 | D | D | D |  | 1 | 1 |  | 1520 | 1560 | 4700 |  |  | 4700 | 55.55 | 10 | 84610 | 1550 |  | Y | 41 | 30 | [7 empty] | 김덕진 | 2 |  | Y |  |  |  |  | 98.95 | 12-9 | 266.86 | 0 | A |  | 1550 | 3 | 0.17 | 1511 | 0.85 | 61 | 26 | 236 | 3:56 | 30 | 30 | 81 | 0 |  | 0 |  |  | AR | 2020-03-26 19:18 | 2020-03-26 19:38 | 20 | 2020-03-26 19:16 | 22 |  |  |  |  | Y |  |  |  | Y | [5 empty] | 220.41 | 0 | [23 empty] | 0.02 | 0 | A |  |  | 12.727 | 24.765 | 52.367 | 0.133 | 4.114 | 2.114 | 1545.3 | 0 | 26 | 1198 | 29 | 0 | 0 | 0 | 298 | 0 | 393 | 0 | 0 | 0 | 15 |  |  |  | 0
2020-03-26 | B57631 | 2 | 고탄소 | G-AE1055LST | 연주종료 | Al 탈산 | T | 31 | 89 | 48800 | 108.08 | D | D |  | D | 1 |  | 1 | 1530 | 1586 | 7100 |  |  | 7100 | 71.8 | 36 | 98892 | 1646 |  | Y | 52 | 38 |  |  | B57628 | 07 |  |  |  | 김익규 | 3 |  | Y |  |  | Y |  | 98.3 | 11-5 | 274.49 | 0 | A |  | 1634 | 1 | 0.16 | 1562 | 1.42 | 78 | 32 | 300 | 5:00 | 25 | 25 | 0 | 0 | 42 | 0 | 0 |  | N2 | 2020-03-26 20:07 |  | 18 | 2020-03-26 19:53 | 32 |  |  |  |  | Y | [8 empty] | 5 | 0 | 16.73 | [23 empty] | 0.16 | 0.16 | A |  |  | 7.973 | 26.705 | 54.377 | 0.21 | 6.82 | 2.036 | 1670.26 | 22 | 0 | 41 | 565 | 0 | 228 | 0 | 600 | 0 | 0 | 0 | 0 | 0 | 19 |  |  | 5 | 0.017
2020-03-26 | A57805 | 1 | 고탄소 | P-STB3D |  | Si 탈산 | B | 29 | 39 | 49700 | 83.95 | D | D | D |  | 1 | 1 |  | 1520 | 1545 | 5000 |  |  | 5000 | 49.25 | 12 | 101532 | 1567 |  | Y | 40 | 31 | [7 empty] | 김덕진 | 2 |  | N | Y |  |  |  | 104.45 | 13-1 | 229.41 | 0 | A |  | 1567 | 3 | 0.17 | 1519 | 1.14 | 69 | 30 | 241 | 4:01 | 30 | 30 | 82 | 0 |  | 0 |  |  | AR | 2020-03-26 20:07 | 2020-03-26 20:42 | 34 | 2020-03-26 20:05 | 36 |  |  |  |  | Y |  |  |  | Y | [5 empty] | 188.99 | 0 | [23 empty] | 0 | 0 | A |  |  | 14.379 | 22.816 | 52.475 | 0.205 | 3.649 | 2.299 | 1602.18 | 0 | 0 | 1176 | 22 | 0 | 0 | 0 | 297 | 0 | 297 | 0 | 0 | 0 | 70 |  |  |  | 0
2020-03-26 | A57806 | 1 | 고탄소 | P-STB3D |  | Si 탈산 | B | 33 | 48 | 51300 | 82.75 | D | D | D |  | 1 | 1 |  | 1520 | 1547 | 5100 |  |  | 5100 | 50.23 | 12 | 101532 | 1563 |  | Y | 41 | 31 | [7 empty] | 김덕진 | 2 |  | Y |  |  |  |  | 99.85 | 12-4 | 256.39 | 0 | A |  | 1563 | 3 | 0.18 | 1514 | 1.17 | 64 | 29 | 248 | 4:08 | 30 | 30 | 83 | 0 |  | 0 |  |  | AR | 2020-03-26 21:18 | 2020-03-26 21:48 | 30 | 2020-03-26 21:18 | 31 |  |  |  |  | Y |  |  |  | Y | [5 empty] | 181.94 | 0 | [23 empty] | 1.36 | 0 | A |  |  | 15.378 | 20.66 | 53.325 | 0.184 | 3.467 | 2.581 | 1639.45 | 0 | 0 | 1133 | 32 | 0 | 0 | 0 | 397 | 0 | 440 | 0 | 0 | 0 | 48 |  |  |  | 0
2020-03-26 | B57632 | 2 | 고탄소 | G-AE1055LST | TUNDISH교체전 | Al 탈산 | T | 19 | 83 | 48800 | 88.45 | D | D |  | D | 1 |  | 1 | 1530 | 1548 | 6300 |  |  | 6300 | 69.5 | 33 | 90651 | 1626 |  | Y | 34 | 30 | B57630출강후 7톤받음 |  | B57629 | 07 |  |  |  | 김익규 | 3 |  | Y |  |  | Y |  | 101.3 | 11-9 | 166.71 | 0 | A |  | 1616 | 1 | 0.12 | 1558 | 1.29 | 74 | 29 | 221 | 3:41 | 25 | 26 | 0 | 0 |  | 0 | 0 |  | N2 | 2020-03-26 22:01 |  | 8 | 2020-03-26 21:51 | 17 |  |  |  |  | Y | [8 empty] | 4.5 | 0 | 22.34 | [23 empty] | 0.08 | 0.08 | A |  |  | 7.354 | 27.727 | 53.805 | 0.16 | 7.316 | 1.94 | 1700.39 | 45 | 0 | 95 | 366 | 0 | 209 | 0 | 665 | 0 | 0 | 0 | 0 | 0 | 44 |  |  |  | 0.0985
2020-03-26 | A57807 | 1 | 고탄소 | P-STB3D |  | Si 탈산 | B | 16 | 32 | 49600 | 82.67 | D | D | A |  | 1 | 1 |  | 1520 | 1556 | 4300 |  |  | 4300 | 42.35 | 12 | 101532 | 1562 |  | Y | 39 | 26 | [7 empty] | 김덕진 | 2 |  |  | Y |  |  |  | 107.9 | 13-6 | 256.29 | 0 | A |  | 1562 | 3 | 0.17 | 1521 | 0.95 | 71 | 31 | 269 | 4:29 | 30 | 30 | 84 | 0 |  | 0 |  |  | AR | 2020-03-26 22:15 | 2020-03-26 22:52 | 37 | 2020-03-26 22:14 | 38 |  |  |  |  | Y |  |  |  | Y | [5 empty] | 193.66 | 0 | [23 empty] | 2.46 | 0 | A |  |  | 14.666 | 22.852 | 51.865 | 0.112 | 3.536 | 2.269 | 1595.88 | 0 | 0 | 1241 | 30 | 0 | 0 | 0 | 300 | 0 | 452 | 0 | 0 | 0 | 52 |  |  |  | 0
2020-03-26 | B57633 | 2 | 저탄소 | 18CRNIMO7HI |  | Al 탈산 | I | 32 | 62 | 48750 | 114.2 | D | A |  | A | 1 |  | 1 | 1560 | 1604 | 8700 |  |  | 8700 | 113.28 | 4 | 76800 | 1696 |  | INGOT | 52 | 44 | [7 empty] | 김익규 | [5 empty] | N |  | 88.85 | 11-1 | 0 | 200.6 | A |  | 1682 | 1 | 0.16 | 1584 | 1.83 | 78 |  | 629 | 10:29 | 25 | 25 | 0 | 0 | 140 | 0 | 0 |  | N2 | 2020-03-26 23:22 |  | 29 | 2020-03-26 23:07 | [5 empty] | Y | [8 empty] | 6 | 0 | 42.79 | [18 empty] | 1 |  |  |  |  | 0.23 | 0.23 | A | [9 empty] | 36 | 1988 | 38 | 191 | 0 | 99 | 0 | 1278 | 0 | 0 | 0 | 0 | 0 | 10
2020-03-26 | A57808 | 1 | 고탄소 | P-STB3D |  | Si 탈산 | B | 1 | 23 | 50600 | 86.63 | A | A | A |  | 1 | 1 |  | 1520 | 1540 | 5000 |  |  | 5000 | 49.25 | 12 | 101532 | 1568 |  | Y | 41 | 31 | [7 empty] | 김덕진 | 3 |  | Y |  |  |  |  | 105.3 | 13-6 | 270.77 | 0 | A |  | 1568 | 3 | 0.18 | 1514 | 1.2 | 64 | 29 | 270 | 4:30 | 30 | 30 | 85 | 0 |  | 0 |  |  | AR | 2020-03-26 23:34 | 2020-03-27 00:01 | 27 | 2020-03-26 23:34 | 27 |  |  |  |  | Y |  |  |  | Y | [5 empty] | 306.01 | 0 | [23 empty] | 46.73 | 0 | A |  |  | 14.279 | 23.145 | 51.934 | 0.114 | 3.637 | 2.243 | 1595.88 | 0 | 29 | 1231 | 51 | 0 | 0 | 0 | 442 | 0 | 298 | 0 | 0 | 0 | 48 |  |  |  | 0
2020-03-26 | B57634 | 2 | 고탄소 | G-AE1055LST | 연주시작 | Al 탈산 | T | 18 | 79 | 47700 | 114.37 | A | A |  | A | 1 |  | 1 | 1530 | 1535 | 9300 |  |  | 9300 | 102.59 | 33 | 90651 | 1674 |  | Y | 55 | 50 |  |  | B57631 | 05 |  |  |  | 박용우 | 2 |  |  |  |  | Y |  | 102.7 | 12-1 | 381.75 | 0 | A |  | 1670 | 1 | 0.12 | 1579 | 1.61 | 95 | 41 | 520 | 8:40 | 25 | 25 | 0 | 0 | 100 | 0 | 0 |  | N2 | 2020-03-27 00:27 |  | 25 | 2020-03-27 00:17 | 35 |  |  |  |  | Y | [8 empty] | 5 | 0 | 28.99 | [23 empty] | 0.3 | 0.3 | A |  |  | 8.452 | 20.538 | 63.601 | 0.205 | 7.524 | 3.096 | 2103.17 | 32 | 0 | 902 | 0 | 0 | 151 | 0 | 1413 | 0 | 108 | 0 | 0 | 0 | 5 |  |  | 8 | 0.0852 | 1
2020-03-26 | A57809 | 1 | 고탄소 | P-STB3D |  | Si 탈산 | B | 29 | 40 | 50300 | 86.52 | A | A | A |  | 1 | 1 |  | 1520 | 1557 | 5500 |  |  | 5500 | 65 | 10 | 84610 | 1562 |  | Y | 42 | 33 |  |  | A57806 |  |  |  |  | 정용태 | 3 |  | Y |  |  |  |  | 104.45 | 13-1 | 248.21 | 0 | A |  | 1562 | 3 | 0.18 | 1519 | 0.96 | 69 | 29 | 238 | 3:58 | 30 | 30 | 86 | 0 |  | 0 |  |  | AR | 2020-03-27 00:31 | 2020-03-27 01:06 | 35 | 2020-03-27 00:31 | 35 |  |  |  |  | Y |  |  |  | Y | [5 empty] | 307.42 | 0 | [23 empty] | 47.82 | 0 | A |  |  | 15.419 | 19.156 | 55.004 | 0.559 | 3.567 | 2.871 | 1645.55 | 0 | 37 | 1274 | 28 | 0 | 0 | 0 | 667 | 0 | 295 | 0 | 0 | 0 | 32 |  |  |  | 0
2020-03-26 | B57635 | 2 | 고탄소 | G-AE1055LST | 연주종료 | Al 탈산 | T | 31 | 90 | 49350 | 108.63 | A | A |  | A | 1 |  | 1 | 1530 | 1567 | 6400 |  |  | 6400 | 70.6 | 33 | 90651 | 1644 |  | Y | 42 | 35 |  |  | B57632 | 05 |  |  |  | 임현진 | 2 |  |  |  |  | Y |  | 101.15 | 11-8 | 253.41 | 0 | A |  | 1627 | 1 | 0.11 | 1559 | 1.26 | 75 | 29 | 282 | 4:42 | 25 | 25 | 0 | 0 |  | 0 | 0 |  | N2 | 2020-03-27 01:33 |  | 30 | 2020-03-27 01:20 | 44 |  |  |  |  | Y | [8 empty] | 4.5 | 0 | 21.24 | [23 empty] | 0.22 | 0.22 | A |  |  | 7.561 | 26.039 | 57.527 | 0.202 | 7.608 | 2.209 | 1862.73 | 0 | 0 | 968 | 0 | 0 | 188 | 0 | 607 | 0 | 106 | 0 | 0 | 0 | 33 |  |  | 5 | 0.0782
2020-03-26 | A57810 | 1 | 고탄소 | P-STB3D |  | Si 탈산 | B | 33 | 49 | 51300 | 92.6 | A | A | A |  | 1 | 1 |  | 1520 | 1546 | 5800 |  |  | 5800 | 57.12 | 12 | 101532 | 1553 |  | Y | 43 | 36 |  |  | A57807 |  |  |  |  | 정용태 | 2 |  |  | Y |  |  |  | 106.85 | 13-1 | 356.61 | 0 | A |  | 1553 | 3 | 0.17 | 1519 | 0.69 | 69 | 31 | 246 | 4:06 | 30 | 30 | 87 | 0 |  | 0 |  |  | AR | 2020-03-27 01:34 | 2020-03-27 02:14 | 40 | 2020-03-27 01:33 | 40 |  |  |  |  | Y |  |  |  | Y | [5 empty] | 241.3 | 0 | [23 empty] | 49.02 | 0 | A |  |  | 15.518 | 18.715 | 55.701 | 0.154 | 3.589 | 2.976 | 1649.05 | 0 | 148 | 1257 | 22 | 0 | 0 | 0 | 395 | 0 | 299 | 0 | 0 | 0 | 41 |  |  |  | 0
2020-03-26 | B57636 | 2 | 고탄소 | G-AE1055LST | 연주종료 | Al 탈산 | T | 19 | 84 | 48800 | 118.42 | A | A |  | A | 1 |  | 1 | 1530 | 1586 | 5700 |  |  | 5700 | 62.88 | 33 | 90651 | 1657 |  | Y | 46 | 32 | [7 empty] | 임현진 | 2 |  |  |  |  | Y |  | 100.5 | 11-8 | 229.6 | 0 | A |  | 1628 | 1 | 0.11 | 1557 | 1.12 | 73 | 30 | 581 | 9:41 | 25 | 25 | 0 | 0 |  | 0 | 0 |  | N2 | 2020-03-27 02:46 |  | 34 | 2020-03-27 02:33 | 47 |  |  |  |  | Y | [8 empty] | 4.5 | 0.04 | 51.79 | [23 empty] | 0.08 | 0.08 | A |  |  | 4.162 | 29.194 | 56.681 | 0.506 | 13.618 | 1.941 | 1899.91 | 73 | 0 | 970 | 0 | 0 | 225 | 0 | 811 | 0 | 107 | 0 | 0 | 0 | 36 |  |  | 5 | 0
2020-03-26 | A57811 | 1 | 고탄소 | STB3D |  | Al 탈산 | B | 16 | 33 | 50200 | 101.75 | A | A | A |  | 1 | 1 |  | 1520 | 1569 | 5400 |  |  | 5400 | 53.19 | 12 | 101532 | 1566 |  | Y | 42 | 34 |  |  | A57808 |  |  |  |  | 정용태 | 2 |  |  | Y |  |  |  | 105.85 | 13-4 | 246.83 | 0 | A |  | 1566 | 3 | 0.19 | 1518 | 0.8 | 67 | 31 | 372 | 6:12 | 25 | 25 | 88 | 0 |  | 0 |  |  | AR | 2020-03-27 02:42 | 2020-03-27 03:19 | 37 | 2020-03-27 02:41 | 38 |  |  |  |  | Y |  |  |  | Y | [5 empty] | 402.35 | 0 | [20 empty] | 1.4 |  |  | 50.31 | 0 | A | [9 empty] | 0 | 37 | 1143 | 46 | 0 | 0 | 0 | 395 | 0 | 297 | 0 | 0 | 0 | 88
2020-03-26 | B57637 | 2 | 고탄소 | G-AE1055LST | 연주종료 | Al 탈산 | T | 32 | 63 | 49600 | 119.23 | A | A |  | A | 1 |  | 1 | 1530 | 1594 | 6800 |  |  | 6800 | 68.76 | 36 | 98892 | 1654 | 735 | Y | 48 | 39 |  |  | B57634 | 05 |  |  |  | 임현진 | 2 |  |  |  |  | Y |  | 103.1 | 12-5 | 326.81 | 0 | A |  | 1629 | 1 | 0.09 | 1560 | 0.97 | 76 | 33 | 417 | 6:57 | 25 | 25 | 0 | 0 | 60 | 0 | 0 |  | N2 | 2020-03-27 03:53 |  | 47 | 2020-03-27 03:43 | 57 |  |  |  |  | Y | [8 empty] | 4.5 | 0 | 29.26 | [23 empty] | 0.05 | 0.05 | A |  |  | 5.453 | 28.89 | 55.121 | 0.259 | 10.108 | 1.907 | 1828.31 | 23 | 0 | 827 | 0 | 0 | 187 | 0 | 606 | 0 | 104 | 0 | 0 | 0 | 44 |  |  | 10 | 0.028
2020-03-26 | A57812 | 1 | 고탄소 | STB3D | TUNDISH교체전 | Al 탈산 | B | 5 | 4 | 51100 | 109.42 | A | C | C |  | 2 | 2 |  | 1520 | 1557 | 6700 | 6600 |  | 13300 | 182.28 | 10 | 72964 | 1560 |  | Y | 69 | 46 |  | Y | A57809 |  |  |  |  | 정용태 | 2 |  |  | Y | [5 empty] | 323.11 | 0 | A |  | 1560 | 3 | 0.2 | 1521 | 1 | 70 | 34 | 232 | 3:52 | 25 | 25 | 93 | 0 |  | 0 |  |  | AR | 2020-03-27 08:12 | 2020-03-27 08:26 | 14 | 2020-03-27 08:11 | 15 | [14 empty] | 230.12 | 0 | [20 empty] | 1.06 |  |  | 16.32 | 0 | A | [9 empty] | 0 | 620 | 1101 | 293 | 0 | 0 | 0 | 1291 | 0 | 945 | 0 | 0 | 0 | 118
2020-03-26 | B57638 | 2 | 고탄소 | G-AE1055LST | TUNDISH교체전 | Al 탈산 | T | 18 | 80 | 47350 | 119.53 | A | A | A |  | 1 |  | 1 | 1530 | 1594 | 6400 |  |  | 6400 | 70.6 | 33 | 90651 | 1665 |  | Y | 43 | 35 |  |  | B57635 | 05 |  |  |  | 임현진 | 2 |  |  |  |  | Y |  | 106.25 | 12-4 | 290.97 | 0 | A |  | 1649 | 2 | 0.41 | 1569 | 2 | 85 | 35 | 547 | 9:07 | 25 | 25 | 0 | 0 |  | 0 | 23 |  | N2 | 2020-03-27 05:10 |  | 53 | 2020-03-27 04:47 | 76 |  |  |  |  | Y | [5 empty] | Y |  |  | 4.5 | 0.23 | 6.65 | [23 empty] | 0 | 0.05 | A |  |  | 4.832 | 30.456 | 53.695 | 0.243 | 11.112 | 1.763 | 1680.84 | 74 | 0 | 817 | 0 | 0 | 214 | 0 | 602 | 0 | 105 | 0 | 0 | 0 | 51 |  |  | 5 | 0.0548
2020-03-26 | A57813 | 1 | 고탄소 | STB3D |  | Al 탈산 | B | 29 | 41 | 50200 | 88.03 | A | A | A |  | 1 | 1 |  | 1520 | 1549 | 4000 |  |  | 4000 | 33.77 | 14 | 118454 | 1558 |  | Y | 41 | 25 |  |  | A57810 |  |  |  |  | 정용태 | 3 |  |  | Y |  |  |  | 100 | 12-6 | 27.01 | 0 | A |  | 1558 | 3 | 0.19 | 1514 | 1.63 | 63 | 28 | 248 | 4:08 | 25 | 20 | 90 | 0 |  | 0 |  |  | AR | 2020-03-27 04:58 | 2020-03-27 04:45 | -13 | 2020-03-27 04:33 | 12 |  |  |  |  | Y |  |  |  | Y | [5 empty] | 298.22 | 0 | [20 empty] | 1.24 |  |  | 0.05 | 0 | A | [9 empty] | 0 | 1884 | 0 | 1117 | 0 | 0 | 0 | 795 | 0 | 300 | 0 | 0 | 0 | 233
2020-03-26 | B57639 | 2 | 중탄소 | SCM440I |  | Al 탈산 | I | 31 | 91 | 48900 | 105.25 | A | A | C |  | 1 |  | 1 | 1560 | 1575 | 8200 |  |  | 8200 | 88.84 | 11 | 92300 | 1667 |  | INGOT | 53 | 44 |  |  | B57636 | 05 |  |  |  | 임현진 | [5 empty] | Y |  | 100.2 | 11-7 | 315.52 | 0 | A |  | 1653 | 2 | 0.44 | 1582 | 1.65 | 87 |  | 383 | 6:23 | 20 | 20 | 0 | 0 |  | 0 | 10 |  | AR | 2020-03-27 06:04 |  | 34 | 2020-03-27 05:54 | [5 empty] | Y | [5 empty] | N |  |  |  | 12.73 | 0.01 | [18 empty] | 1 |  |  |  |  | 0 | 0.06 | A | [9 empty] | 1260 | 0 | 315 | 0 | 0 | 100 | 0 | 502 | 0 | 211 | 0 | 0 | 0 | 10
2020-03-26 | A57814 | 1 | 고탄소 | STB3D |  | Al 탈산 | B | 33 | 50 | 51850 | 78.15 | A | A | A |  | 1 | 1 |  | 1520 | 1562 | 5400 |  |  | 5400 | 63.82 | 10 | 84610 | 1548 | 360 | Y | 41 | 34 |  |  | A57811 |  |  |  |  | 정용태 | 3 |  |  | Y |  |  |  | 98.25 | 12-2 | 194.81 | 0 | A |  | 1548 | 3 | 0.18 | 1511 | 1.06 | 60 | 29 | 241 | 4:01 | 25 | 26 | 91 | 0 |  | 0 |  |  | AR | 2020-03-27 05:50 | 2020-03-27 05:59 | 9 | 2020-03-27 05:47 | 11 | [14 empty] | 148.03 | 0 | [20 empty] | 1.12 |  |  | 0 | 0 | A | [9 empty] | 0 | 1595 | 148 | 974 | 0 | 0 | 0 | 1295 | 0 | 299 | 0 | 0 | 0 | 78
2020-03-26 | A57815 | 1 | 고탄소 | STB3D |  | Al 탈산 | B | 16 | 34 | 50200 | 97.98 | A | C | C |  | 1 | 1 |  | 1520 | 1530 | 5100 |  |  | 5100 | 50.23 | 12 | 101532 | 1570 |  | Y | 55 | 32 | [15 empty] | 106.3 | 13-4 | 162.04 | 0 | A |  | 1559 | 3 | 0.19 | 1512 | 1.09 | 61 | 32 | 395 | 6:35 | 25 | 25 | 92 | 0 |  | 0 |  |  | AR | 2020-03-27 07:06 | 2020-03-27 07:14 | 9 | 2020-03-27 07:05 | 9 |  |  |  |  | Y |  |  |  | Y | [5 empty] | 176.4 | 0 | [20 empty] | 1.16 |  |  | 12.79 | 0 | A | [9 empty] | 0 | 1109 | 0 | 624 | 0 | 0 | 0 | 695 | 0 | 442 | 0 | 0 | 0 | 113
2020-03-27 | C55157 | 3 | 고탄소 | AE1050M2 | 연주시작 | Al 탈산 | T | 19 | 85 | 48600 | 99.78 | C | C | C |  | 1 |  | 1 | 1530 | 1543 | 8700 |  |  | 8700 | 90.49 | 35 | 96145 | 1644 |  | Y | 59 | 45 |  |  |  | 05 |  |  |  |  | 2 |  | Y |  |  | Y |  | 103.9 | 12-1 | 284.87 | 0 | A |  | 1624 | 2 | 0.45 | 1573 | 1.59 | 88 | 36 | 667 | 11:07 | 10 | 10 | 0 | 0 |  | 0 | 9 |  | AR | 2020-03-27 08:16 |  | 25 | 2020-03-27 08:06 | 34 |  |  |  |  | Y | [5 empty] | Y |  |  |  | 3.07 | 0 | [23 empty] | 0 | 0 | A | [9 empty] | 33 | 0 | 580 | 0 | 0 | 0 | 0 | 1072 | 0 | 201 | 324 | 0 | 0 | 42 |  |  | 9 |  | 1
2020-03-27 | B57640 | 2 | 고탄소 | STB2 | TUNDISH교체 | Al 탈산 | B | 1 | 25 | 51100 | 56.88 | C | C | C |  | 2 | 1 |  | 1530 | 1545 | 7700 |  |  | 7700 | 91.01 | 10 | 84610 | 1616 |  | Y | 79 | 63 | A57814 5톤 잔강처리 | Y | B57639 | 04 |  |  |  | 고승만 | 2 |  |  | Y |  | Y | 0 | 102.15 | 13-2 | 364.51 | 0 | A |  | 1599 | 3 | 0.21 | 1551 | 1.3 | 95 | 50 | 264 | 4:24 | 25 | 25 | 94 | 0 |  | 0 |  |  | AR | 2020-03-27 09:09 | 2020-03-27 09:45 | 36 | 2020-03-27 09:08 | 36 |  |  |  |  | Y |  |  |  | Y | [5 empty] | 253.11 | 0 | [19 empty] | 1.7 | 1.26 |  |  | 18.16 | 0 | A | [9 empty] | 0 | 1763 | 77 | 44 | 0 | 148 | 0 | 1101 | 0 | 204 | 0 | 0 | 0 | 128 |  |  |  |  | 1
2020-03-27 | C55158 | 3 | 고탄소 | AE1050M2 | 연주종료 | Al 탈산 | T | 31 | 92 | 48500 | 76.85 | C | C | C |  | 1 |  | 1 | 1530 | 1581 | 5900 |  |  | 5900 | 63.17 | 34 | 93398 | 1622 | 255 | Y | 43 | 33 |  |  |  | 05 |  |  |  |  | 2 |  | Y |  |  | Y |  | 100.25 | 11-7 | 196.48 | 0 | A |  | 1606 | 2 | 0.45 | 1565 | 1.58 | 80 | 40 | 354 | 5:54 | 10 | 10 | 0 | 0 |  | 0 | 8 |  | AR | 2020-03-27 09:12 |  | 36 | 2020-03-27 09:03 | 44 |  |  |  |  | Y | [5 empty] | Y |  |  |  | 3.11 | 0 | [23 empty] | 0.6 | 0 | A | [9 empty] | 108 | 0 | 713 | 0 | 0 | 0 | 0 | 398 | 0 | 200 | 0 | 0 | 0 | 37 |  |  | 7
2020-03-27 | B57641 | 2 | 고탄소 | STB2 |  | Al 탈산 | B | 29 | 42 | 50400 | 86.78 | C | C | C |  | 2 | 1 |  | 1530 | 1537 | 6000 | 0 |  | 6000 | 70.91 | 10 | 84610 | 1557 |  | Y | 48 | 38 |  | Y | A57815 | 05 |  |  |  | 고승만 | 2 |  |  | Y |  | Y |  | 104.1 | 12-10 | 351.14 | 0 | A |  | 1557 | 3 | 0.17 | 1521 | 0.95 | 65 | 27 | 284 | 4:44 | 25 | 25 | 95 | 0 |  | 0 |  |  | AR | 2020-03-27 10:07 | 2020-03-27 10:49 | 43 | 2020-03-27 10:06 | 43 | [14 empty] | 164.59 | 0 | [20 empty] | 1.34 |  |  | 19.23 | 0 | A | [9 empty] | 0 | 1828 | 115 | 30 | 0 | 151 | 0 | 801 | 0 | 428 | 0 | 0 | 0 | 30
2020-03-27 | C55159 | 3 | 고탄소 | AE1050M2 | 연주종료 | Al 탈산 | T | 18 | 81 | 47050 | 76.63 | C | C | C |  | 1 |  | 1 | 1530 | 1580 | 5900 |  |  | 5900 | 65.08 | 33 | 90651 | 0 |  | Y | 43 | 34 | [8 empty] | 2 |  |  |  |  | Y |  | 95.65 | 11-4 | 225.79 | 0 | A |  | 1610 | 2 | 0.45 | 1559 | 2.04 | 74 | 43 | 353 | 5:53 | 10 | 10 | 0 | 0 |  | 0 | 8 |  | AR | 2020-03-27 10:14 |  | 40 | 2020-03-27 10:06 | 48 |  |  |  |  | Y | [5 empty] | Y |  |  |  | 3.31 | 0 | [23 empty] | 0 | 0 | A | [9 empty] | 93 | 0 | 345 | 0 | 0 | 0 | 0 | 399 | 0 | 200 | 0 | 0 | 0 | 54 |  |  | 7
2020-03-27 | B57642 | 2 | 고탄소 | STB2 |  | Al 탈산 | B | 16 | 35 | 50000 | 89.48 | C | C | C |  | 2 | 1 |  | 1530 | 1569 | 5000 |  |  | 5000 | 49.25 | 12 | 101532 | 1561 |  | Y | 51 | 36 |  | Y | A57815 | 05 |  |  |  | 고승만 | 2 |  |  | Y |  |  |  | 96.65 | 12-4 | 265.26 | 0 | A |  | 0 | 3 | 0.18 | 1528 | -41.3 | 72 | 31 | 242 | 4:02 | 25 | 25 | 96 | 0 |  | 0 |  |  | AR | 2020-03-27 11:10 | 2020-03-27 11:54 | 44 | 2020-03-27 11:09 | 45 |  |  |  |  | Y |  |  |  | Y | [5 empty] | 189.65 | 0 | [20 empty] | 1.25 |  |  | 21.19 | 0 | A | [9 empty] | 0 | 1641 | 85 | 24 | 0 | 148 | 0 | 650 | 0 | 323 | 0 | 0 | 0 | 38
2020-03-27 | C55160 | 3 | 고탄소 | AE1050M2 | 연주종료 | Al 탈산 | T | 20 | 59 | 50000 | 80.63 | C | C | C |  | 1 |  | 1 | 1530 | 1558 | 7400 |  |  | 7400 | 74.83 | 36 | 98892 | 1616 |  | Y | 44 | 38 |  |  |  | 05 |  |  |  |  | 2 |  | Y |  |  | Y |  | 103.2 | 12-5 | 258.08 | 0 | A |  | 1602 | 2 | 0.44 | 1556 | 1.64 | 71 | 28 | 341 | 5:41 | 10 | 10 | 0 | 0 |  | 0 | 8 |  | AR | 2020-03-27 11:22 |  | 30 | 2020-03-27 11:14 | 37 |  |  |  |  | Y | [5 empty] | Y |  |  |  | 1.68 | 0 | [23 empty] | 0 | 0 | A | [9 empty] | 152 | 0 | 738 | 0 | 0 | 0 | 0 | 404 | 0 | 200 | 0 | 0 | 0 | 30 |  |  | 7
2020-03-27 | B57643 | 2 | 고탄소 | STB2 |  | Al 탈산 | B | 5 | 5 | 51700 | 92.57 | C | C | C |  | 1 | 1 |  | 1530 | 1554 | 6000 |  |  | 6000 | 59.09 | 12 | 101532 | 1566 |  | Y | 51 | 35 |  |  | A57812 | 05 |  |  |  | 고승만 | 2 |  |  | Y |  |  |  | 107.6 | 14-3 | 244 | 0 | A |  | 1566 | 3 | 0.17 | 1512 | 1.32 | 56 | 21 | 284 | 4:44 | 25 | 25 | 97 | 0 |  | 0 |  |  | AR | 2020-03-27 12:24 | 2020-03-27 12:54 | 30 | 2020-03-27 12:22 | 32 |  |  |  |  | Y |  |  |  | Y | [5 empty] | 180.14 | 0 | [20 empty] | 1.31 |  |  | 22.63 | 0 | A |  |  | 9.668 | 23.946 | 49.737 | 0.162 | 5.144 | 2.077 | 1493.73 | 0 | 1823 | 196 | 47 | 0 | 150 | 0 | 706 | 0 | 412 | 0 | 0 | 0 | 149
2020-03-27 | C55161 | 3 | 고탄소 | AE1050M2 | 연주종료 | Al 탈산 | T | 19 | 86 | 48600 | 77.55 | C | C | C |  | 1 |  | 1 | 1530 | 1548 | 5800 |  |  | 5800 | 58.65 | 36 | 98892 | 1718 |  | Y | 42 | 31 |  |  |  | 05 |  |  |  |  | 2 |  | Y |  |  | Y |  | 104.05 | 12-1 | 116.93 | 0 | A |  | 1598 | 2 | 0.44 | 1553 | 1.8 | 68 | 35 | 318 | 5:18 | 10 | 10 | 0 | 0 |  | 0 | 10 |  | AR | 2020-03-27 12:25 |  | 31 | 2020-03-27 12:14 | 41 |  |  |  |  | Y | [5 empty] | Y |  |  |  | 2.32 | 0 | [23 empty] | 0.76 | 0 | A | [9 empty] | 106 | 0 | 821 | 0 | 0 | 0 | 0 | 398 | 0 | 200 | 0 | 0 | 0 | 64 |  |  | 7
2020-03-27 | B57644 | 2 | 고탄소 | STB2 |  | Al 탈산 | B | 1 | 26 | 50400 | 100.45 | C | C | C |  | 1 | 1 |  | 1530 | 1534 | 7000 |  |  | 7000 | 68.94 | 12 | 101532 | 1567 |  | Y | 55 | 39 |  |  | B57641 | 05 |  |  |  | 고승만 | 2 |  |  | Y |  |  |  | 102.45 | 13-2 | 218.32 | 0 | A |  | 1567 | 3 | 0.17 | 1520 | 1.12 | 64 | 29 | 287 | 4:47 | 25 | 25 | 98 | 0 |  | 0 |  |  | AR | 2020-03-27 13:41 | 2020-03-27 14:00 | 19 | 2020-03-27 13:38 | 22 |  |  |  |  | Y |  |  |  | Y | [5 empty] | 191.47 | 0 | [20 empty] | 1.14 |  |  | 0 | 0 | A |  |  | 8.887 | 23.265 | 49.268 | 0.093 | 5.544 | 2.118 | 1596.77 | 0 | 1820 | 202 | 31 | 0 | 150 | 0 | 901 | 0 | 363 | 0 | 0 | 0 | 0
2020-03-27 | C55162 | 3 | 고탄소 | AE1050M2 | 연주종료 | Al 탈산 | T | 31 | 93 | 48250 | 80.7 | C | C | C |  | 1 |  | 1 | 1530 | 1560 | 5900 |  |  | 5900 | 59.66 | 36 | 98892 | 1618 |  | Y | 43 | 32 |  |  |  | 05 |  |  |  |  | 2 |  | Y |  |  | Y |  | 102.1 | 11-8 | 187.86 | 0 | A |  | 1596 | 2 | 0.45 | 1544 | 2.17 | 59 | 31 | 358 | 5:58 | 10 | 10 | 0 | 0 |  | 0 | 14 |  | AR | 2020-03-27 13:36 |  | -42 | 2020-03-27 13:22 | -27 |  |  |  |  | Y | [5 empty] | Y |  |  |  | 2.57 | 0 | [23 empty] | 0 | 0 | A | [9 empty] | 130 | 0 | 617 | 0 | 0 | 0 | 0 | 598 | 0 | 200 | 0 | 0 | 0 | 100 |  |  | 5
2020-03-27 | B57645 | 2 | 고탄소 | STB2 |  | Al 탈산 | B | 29 | 43 | 50600 | 106.43 | C | D | D |  | 1 | 1 |  | 1530 | 1535 | 6600 |  |  | 6600 | 78 | 10 | 84610 | 1567 |  | Y | 64 | 40 |  |  | B57642 | 05 |  |  |  | 고승만 | 2 |  |  | Y |  |  |  | 99 | 12-4 | 281.84 | 0 | A |  | 1567 | 3 | 0.19 | 1511 | 1.33 | 55 | 24 | 284 | 4:44 | 25 | 25 | 99 | 0 |  | 0 |  |  | AR | 2020-03-27 14:55 | 2020-03-27 15:18 | 24 | 2020-03-27 14:54 | 24 |  |  |  |  | Y |  |  |  | Y | [5 empty] | 236.13 | 0 | [20 empty] | 1.07 |  |  | 1.38 | 0 | A | [9 empty] | 0 | 1806 | 0 | 152 | 0 | 150 | 0 | 1406 | 0 | 564 | 0 | 0 | 0 | 138
2020-03-27 | C55163 | 3 | 고탄소 | AE1050M2 | 연주종료 | Al 탈산 | T | 18 | 82 | 47050 | 81.65 | C | D | D |  | 1 |  | 1 | 1530 | 1529 | 6200 |  |  | 6200 | 62.69 | 36 | 98892 | 1610 |  | Y | 42 | 36 |  |  |  | 05 |  |  |  |  | 2 |  | Y |  |  | Y |  | 97.2 | 11-6 | 152.66 | 0 | A |  | 1602 | 2 | 0.43 | 1556 | 1.53 | 71 | 39 | 329 | 5:29 | 10 | 13 | 0 | 0 |  | 0 | 10 |  | AR | 2020-03-27 14:42 |  | 18 | 2020-03-27 14:32 | 29 |  |  |  |  | Y | [5 empty] | Y |  |  |  | 4.5 | 0 | [23 empty] | 0.81 | 0 | A | [9 empty] | 92 | 0 | 780 | 0 | 0 | 0 | 0 | 391 | 0 | 200 | 0 | 0 | 0 | 11 |  |  | 5
2020-03-27 | B57646 | 2 | 고탄소 | STB2 |  | Al 탈산 | B | 16 | 36 | 50100 | 92.12 | D | D | D |  | 1 | 1 |  | 1530 | 1575 | 4800 |  |  | 4800 | 47.28 | 12 | 101532 | 1565 |  | Y | 46 | 27 |  |  | B57643 | 05 |  |  |  | 김익규 | 3 |  |  | Y |  | Y |  | 102 | 12-9 | 39.57 | 0 | A |  | 1565 | 3 | 0.19 | 1527 | 0.83 | 71 | 38 | 244 | 4:04 | 25 | 25 | 100 | 0 |  | 0 |  |  | AR | 2020-03-27 15:56 | 2020-03-27 16:20 | 25 | 2020-03-27 15:55 | 25 |  |  |  |  | Y |  |  |  | Y | [5 empty] | 261.96 | 0 | [20 empty] | 1.1 |  |  | 2.52 | 0 | A | [9 empty] | 0 | 1776 | 0 | 219 | 0 | 149 | 0 | 871 | 0 | 0 | 0 | 0 | 0 | 64
2020-03-27 | C55164 | 3 | 고탄소 | AE1050M2 | 연주종료 | Al 탈산 | T | 20 | 60 | 50500 | 78.45 | D | D | D |  | 1 |  | 1 | 1530 | 1503 | 6200 |  |  | 6200 | 68.39 | 33 | 90651 | 1611 |  | Y | 45 | 32 | [15 empty] | 93.4 | 11-6 | 116.14 | 0 | A |  | 1593 | 2 | 0.44 | 1544 | 1.96 | 59 | 33 | 324 | 5:24 | 10 | 13 | 0 | 0 |  | 0 | 10 |  | AR | 2020-03-27 15:45 |  | 15 | 2020-03-27 15:36 | 24 |  |  |  |  | Y | [5 empty] | Y |  |  |  | 3.56 | 0 | [23 empty] | 0.17 | 0 | A | [9 empty] | 112 | 0 | 1331 | 0 | 0 | 0 | 0 | 545 | 0 | 300 | 0 | 0 | 0 | 30 |  |  | 5
2020-03-27 | B57647 | 2 | 고탄소 | STB2 |  | Al 탈산 | B | 5 | 6 | 51700 | 95.27 | D | D | D |  | 1 | 1 |  | 1530 | 1536 | 5100 |  |  | 5100 | 60.28 | 10 | 84610 | 1565 |  | Y | 43 | 30 |  |  | B57644 | 05 |  |  |  | 김익규 | 2 |  |  | Y |  | Y |  | 101.3 | 13-5 | 72.38 | 0 | A |  | 0 | 3 | 0.28 | 1515 | -30.3 | 59 | 29 | 248 | 4:08 | 25 | 25 | 101 | 0 |  | 0 |  |  | AR | 2020-03-27 17:01 | 2020-03-27 17:24 | 23 | 2020-03-27 17:01 | 23 |  |  |  |  | Y |  |  |  | Y | [5 empty] | 267.35 | 0 | [20 empty] | 1.06 |  |  | 3.73 | 0 | A | [9 empty] | 0 | 1830 | 0 | 270 | 0 | 140 | 0 | 781 | 0 | 0 | 0 | 0 | 0 | 126
2020-03-27 | C55165 | 3 | 고탄소 | AE1050M2 | 연주종료 | Al 탈산 | T | 19 | 87 | 48750 | 77.68 | D | D | D |  | 1 |  | 1 | 1530 | 1594 | 5100 |  |  | 5100 | 51.57 | 36 | 98892 | 1610 |  | Y | 44 | 31 | [15 empty] | 98.65 | 11-6 | 111.05 | 0 | A |  | 1598 | 2 | 0.44 | 1558 | 1.6 | 73 | 41 | 382 | 6:22 | 10 | 11 | 0 | 0 |  | 0 | 10 |  | AR | 2020-03-27 16:54 |  | 9 | 2020-03-27 16:46 | 18 |  |  |  |  | Y | [5 empty] | Y |  |  |  | 3.3 | 0 | [23 empty] | 0.17 | 0 | A | [9 empty] | 46 | 0 | 1261 | 0 | 0 | 0 | 0 | 558 | 0 | 300 | 0 | 0 | 0 | 35 |  |  | 5
2020-03-27 | B57648 | 2 | 고탄소 | STB2 |  | Al 탈산 | B | 1 | 27 | 50600 | 95.85 | D | D | D |  | 1 | 1 |  | 1530 | 1555 | 5000 |  |  | 5000 | 49.25 | 12 | 101532 | 1565 |  | Y | 43 | 30 |  |  | B57645 | 05 |  |  |  | 김익규 | 2 |  |  | Y |  | Y |  | 108.5 | 13-8 | 106.6 | 0 | A |  | 1565 | 3 | 0.18 | 1510 | 1.04 | 54 | 27 | 278 | 4:38 | 25 | 25 | 102 | 0 |  | 0 |  |  | AR | 2020-03-27 18:04 | 2020-03-27 18:28 | 24 | 2020-03-27 18:04 | 24 |  |  |  |  | Y |  |  |  | Y | [5 empty] | 309.69 | 0 | [20 empty] | 1.19 |  |  | 4.9 | 0 | A | [9 empty] | 0 | 1868 | 0 | 317 | 0 | 138 | 0 | 708 | 0 | 0 | 0 | 0 | 0 | 85
2020-03-27 | C55166 | 3 | 고탄소 | AE1050M2 | TUNDISH교체전 | Al 탈산 | T | 10 | 77 | 48000 | 67.92 | D | D | D |  | 1 |  | 1 | 1530 | 1541 | 5100 |  |  | 5100 | 53.04 | 35 | 96145 | 1600 |  | Y | 41 | 31 | [15 empty] | 100.6 | 11-10 | 115.66 | 0 | A |  | 1588 | 2 | 0.44 | 1546 | 2.1 | 61 | 42 | 345 | 5:45 | 10 | 11 | 0 | 0 |  | 0 | 8 |  | AR | 2020-03-27 17:50 |  | 19 | 2020-03-27 17:42 | 27 |  |  |  |  | Y | [5 empty] | Y |  |  |  | 2.91 | 0 | [23 empty] | 1.04 | 0 | A | [9 empty] | 86 | 0 | 1235 | 0 | 0 | 0 | 0 | 731 | 0 | 300 | 0 | 0 | 0 | 28 |  |  | 5
2020-03-27 | B57649 | 2 | 고탄소 | STB2 |  | Al 탈산 | B | 32 | 64 | 47300 | 92.6 | D | D | D |  | 1 | 1 |  | 1530 | 1564 | 6200 |  |  | 6200 | 61.06 | 12 | 101532 | 1566 |  | Y | 50 | 36 |  |  | B57646 | 05 |  |  |  | 김익규 | 3 |  |  | Y |  | Y |  | 107.55 | 12-9 | 274.04 | 0 | A |  | 1566 | 3 | 0.18 | 1526 | 0.98 | 70 | 26 | 237 | 3:57 | 25 | 25 | 103 | 0 |  | 0 |  |  | AR | 2020-03-27 19:03 | 2020-03-27 19:31 | 29 | 2020-03-27 19:00 | 31 |  |  |  |  | Y |  |  |  | Y | [5 empty] | 199.96 | 0 | [20 empty] | 1.25 |  |  | 0 | 0 | A | [9 empty] | 0 | 1906 | 0 | 301 | 0 | 143 | 0 | 717 | 0 | 0 | 0 | 0 | 0 | 80
2020-03-27 | C55167 | 3 | 중탄소 | SM45CB2 | 연주시작 | Si 탈산 | T | 18 | 83 | 47000 | 99.82 | D | D | D |  | 1 |  | 1 | 1535 | 1588 | 7500 |  |  | 7500 | 91.01 | 30 | 82410 | 1650 | 366 | Y | 46 | 43 | [15 empty] | 90.95 | 10-9 | 189.67 | 0 | A |  | 1640 | 2 | 0.45 | 1583 | 1.84 | 90 | 39 | 437 | 7:17 | 7 | 7 | 0 | 0 |  | 0 | 23 |  | N2 | 2020-03-27 20:03 |  | 20 | 2020-03-27 19:40 | 43 |  |  |  |  | Y | [5 empty] | N |  |  |  | 3.59 | 0 | [23 empty] | 0.96 | 0 | A | [9 empty] | 0 | 0 | 723 | 0 | 0 | 0 | 0 | 1206 | 0 | 0 | 0 | 0 | 0 | 31 |  |  | 9 |  | 1
2020-03-27 | B57650 | 2 | 고탄소 | STB2 |  | Al 탈산 | B | 16 | 37 | 0 | 90.45 | D | D | D |  | 1 | 1 |  | 1530 | 1545 | 5300 |  |  | 5300 | 52.2 | 12 | 101532 | 1555 | 365 | Y | 44 | 30 |  |  | B57647 | 05 |  |  |  | 김익규 | 3 |  |  | Y |  | Y |  |  |  | 150.46 | 0 | A |  | 1555 | 3 | 0.18 | 1531 | 0.53 | 75 | 35 | 280 | 4:40 | 25 | 25 | 104 | 0 |  | 0 |  |  | AR | 2020-03-27 20:02 | 2020-03-27 20:40 | 39 | 2020-03-27 20:00 | 40 |  |  |  |  | Y |  |  |  | Y | [5 empty] | 227.08 | 0 | [20 empty] | 0.96 |  |  | 1.08 | 0 | A | [9 empty] | 0 | 1799 | 0 | 265 | 0 | 145 | 0 | 607 | 0 | 0 | 0 | 0 | 0 | 54
2020-03-27 | B57651 | 2 | 고탄소 | STB2 |  | Al 탈산 | B | 5 | 7 | 51400 | 90.17 | D | D | D |  | 1 | 1 |  | 1530 | 1594 | 4100 |  |  | 4100 | 40.38 | 12 | 101532 | 1565 |  | Y | 46 | 24 |  |  | B57648 | 05 |  |  |  | 김익규 | 2 |  |  | Y |  | Y |  | 104.2 | 13-8 | 97.22 | 0 | A |  | 1565 | 3 | 0.19 | 1515 | 1.11 | 59 | 26 | 224 | 3:44 | 25 | 25 | 105 | 0 |  | 0 |  |  | AR | 2020-03-27 21:05 | 2020-03-27 21:44 | 39 | 2020-03-27 21:05 | 39 |  |  |  |  | Y |  |  |  | Y | [5 empty] | 409.31 | 0 | [20 empty] | 1.02 |  |  | 2.24 | 0 | A | [9 empty] | 0 | 1863 | 0 | 300 | 0 | 142 | 0 | 604 | 0 | 0 | 0 | 0 | 0 | 109
2020-03-27 | C55168 | 3 | 중탄소 | SM45CB2 | 연주종료 | Si 탈산 | T | 20 | 61 | 50000 | 72.9 | D | D | D |  | 1 |  | 1 | 1535 | 1552 | 5000 |  |  | 5000 | 55.16 | 33 | 90651 | 1616 |  | Y | 43 | 30 | [15 empty] | 94.4 | 11-6 | 91.6 | 0 | A |  | 1609 | 2 | 0.45 | 1568 | 2.16 | 75 | 34 | 464 | 7:44 | 7 | 7 | 0 | 0 |  | 0 | 11 |  | N2 | 2020-03-27 20:54 |  | 31 | 2020-03-27 20:42 | 42 |  |  |  |  | Y | [5 empty] | Y |  |  |  | 4.25 | 0 | [23 empty] | 1.53 | 0 | A | [9 empty] | 0 | 0 | 822 | 0 | 0 | 0 | 0 | 623 | 0 | 0 | 0 | 0 | 0 | 0 |  |  | 6
2020-03-27 | B57652 | 2 | 고탄소 | STB2 |  | Al 탈산 | B | 1 | 28 | 50200 | 88.47 | D | D | A |  | 1 | 1 |  | 1530 | 1585 | 5000 |  |  | 5000 | 49.27 | 12 | 101476 | 1566 |  | Y | 45 | 29 |  |  | B57649 | 05 |  |  |  | 김익규 | 3 |  |  | Y |  | Y |  | 105.25 | 13-4 | 195.41 | 0 | A |  | 1566 | 3 | 0.19 | 1521 | 1.07 | 65 | 28 | 244 | 4:04 | 25 | 25 | 106 | 0 |  | 0 |  |  | AR | 2020-03-27 22:05 | 2020-03-27 22:48 | 43 | 2020-03-27 22:03 | 45 |  |  |  |  | Y |  |  |  | Y | [5 empty] | 201.08 | 0 | [20 empty] | 1.07 |  |  | 3.32 | 0 | A | [9 empty] | 0 | 1869 | 0 | 312 | 0 | 147 | 0 | 819 | 0 | 0 | 0 | 0 | 0 | 98
2020-03-27 | C55169 | 3 | 중탄소 | SM45CB | 연주종료 | Si 탈산 | T | 10 | 78 | 48600 | 79.8 | D | D | A |  | 1 |  | 1 | 1535 | 1533 | 5500 |  |  | 5500 | 57.21 | 35 | 96145 | 1601 |  | Y | 42 | 33 | [15 empty] | 94.75 | 11-4 | 126.39 | 0 | A |  | 1600 | 2 | 0.73 | 1557 | 1.72 | 64 | 24 | 487 | 8:07 | 7 | 7 | 0 | 0 |  | 0 | 13 |  | N2 | 2020-03-27 22:06 |  | 22 | 2020-03-27 21:53 | 35 |  |  |  |  | Y | [5 empty] | Y |  |  | 6 | 4.43 | 0 | [23 empty] | 0 | 0 | A | [9 empty] | 0 | 0 | 688 | 15 | 0 | 0 | 0 | 621 | 0 | 0 | 0 | 0 | 0 | 26 |  |  | 5
2020-03-27 | B57653 | 2 | 고탄소 | STB2 |  | Al 탈산 | B | 32 | 65 | 48000 | 91.83 | D | A | A |  | 1 | 1 |  | 1530 | 1584 | 5200 |  |  | 5200 | 61.46 | 10 | 84610 | 1554 |  | Y | 51 | 39 |  |  | B57650 | 05 |  |  |  | 김익규 | 3 |  |  | Y |  | N |  | 105.7 | 12-7 | 294.39 | 0 | A |  | 1554 | 3 | 0.18 | 1513 | 1 | 57 | 21 | 277 | 4:37 | 25 | 25 | 107 | 0 |  | 0 |  |  | AR | 2020-03-27 23:11 | 2020-03-27 23:54 | 43 | 2020-03-27 23:11 | 43 | [8 empty] | Y | [5 empty] | 197.96 | 0 | [20 empty] | 1.06 |  |  | 4.53 | 0 | A | [9 empty] | 0 | 1882 | 0 | 316 | 0 | 141 | 0 | 602 | 0 | 0 | 0 | 0 | 0 | 118
2020-03-27 | C55170 | 3 | 중탄소 | SM45CB | 연주종료 | Si 탈산 | T | 19 | 88 | 48950 | 68.97 | D | A | A |  | 1 |  | 1 | 1535 | 1537 | 6000 |  |  | 6000 | 70.46 | 31 | 85157 | 1627 |  | N | 44 | 33 |  |  | C55167 | 05 |  |  |  | 도주용 | 2 |  | Y |  |  | Y | 4 | 95.95 | 11-3 | 152.43 | 0 | A |  | 1606 | 2 | 0.48 | 1563 | 2.87 | 70 | 22 | 378 | 6:18 | 7 | 7 | 0 | 0 |  | 0 | 10 |  | N2 | 2020-03-27 23:03 |  | 31 | 2020-03-27 22:53 | 41 |  |  |  |  | Y | [5 empty] | Y |  |  | 5 | 4.96 | 0 | [23 empty] | 0 | 0 | A | [9 empty] | 0 | 0 | 420 | 0 | 0 | 0 | 0 | 543 | 0 | 0 | 0 | 0 | 0 | 38 |  |  | 5
2020-03-27 | B57654 | 2 | 고탄소 | STB2 |  | Al 탈산 | B | 16 | 38 | 45900 | 102.57 | A | A | A |  | 1 | 1 |  | 1530 | 1577 | 5000 |  |  | 5000 | 59.09 | 10 | 84610 | 1576 |  | Y | 41 | 31 |  |  | B57651 | 07 |  |  |  | 박용우 | 2 |  |  |  |  | Y |  |  |  | 270.99 | 0 | A |  | 1576 | 3 | 0.18 | 1511 | 1.07 | 55 | 22 | 259 | 4:19 | 25 | 25 | 108 | 0 |  | 0 |  |  | AR | 2020-03-28 00:25 | 2020-03-28 00:58 | 33 | 2020-03-28 00:23 | 34 | [8 empty] | Y | [5 empty] | 273.91 | 0 | [20 empty] | 1.18 |  |  | 5.85 | 0 | A | [9 empty] | 0 | 1794 | 202 | 42 | 0 | 145 | 0 | 1295 | 0 | 0 | 0 | 0 | 0 | 84
2020-03-27 | C55171 | 3 | 중탄소 | SM45CB | 연주종료 | Si 탈산 | T | 18 | 84 | 46300 | 82.08 | A | A | A |  | 1 |  | 1 | 1535 | 1555 | 5100 |  |  | 5100 | 53.04 | 35 | 96145 | 1622 |  | Y | 49 | 29 |  |  | C55168 | 05 |  |  |  | 정종훈 | 2 |  | Y |  |  | Y |  | 92.7 | 11-1 | 155.65 | 0 | A |  | 1603 | 2 | 0.48 | 1547 | 2.8 | 54 | 22 | 418 | 6:58 | 7 | 11 | 0 | 0 |  | 0 | 14 |  | N2 | 2020-03-28 00:39 |  | 4 | 2020-03-28 00:25 | 18 |  |  |  |  | Y | [5 empty] | Y |  |  | 6 | 14.31 | 0 | [23 empty] | 0 | 0 | A | [9 empty] | 0 | 0 | 0 | 0 | 0 | 0 | 0 | 705 | 0 | 0 | 0 | 0 | 0 | 0 |  |  | 5
2020-03-27 | B57655 | 2 | 고탄소 | STB2 | TUNDISH교체전 | Al 탈산 | B | 5 | 8 | 51600 | 103.43 | A | A | A |  | 1 | 1 |  | 1530 | 1575 | 6600 |  |  | 6600 | 65.03 | 13 | 101499 | 1605 |  | Y | 48 | 38 |  |  | B57652 | 07 |  |  |  | 임현진 | 2 |  |  |  |  | N |  | 109.25 | 14-4 | 359.85 | 0 | A |  | 1578 | 3 | 0.2 | 1534 | 0.8 | 78 | 35 | 302 | 5:02 | 25 | 25 | 109 | 0 |  | 0 |  |  | AR | 2020-03-28 01:25 | 2020-03-28 02:03 | 39 | 2020-03-28 01:23 | 40 |  |  |  |  | Y |  |  |  | Y | [5 empty] | 367.16 | 0 | [20 empty] | 1.2 |  |  | 14.38 | 0 | A | [9 empty] | 0 | 1927 | 0 | 339 | 0 | 148 | 0 | 502 | 0 | 0 | 0 | 0 | 0 | 157
2020-03-27 | C55172 | 3 | 중탄소 | SM45CB | 연주종료 | Si 탈산 | T | 20 | 62 | 49500 | 77.38 | A | A | A |  | 1 |  | 1 | 1535 | 1539 | 5700 |  |  | 5700 | 66.94 | 31 | 85157 | 1621 | 358 | Y | 41 | 30 |  |  | C55170 | 05 |  |  |  | 도주용 | 2 |  | Y |  |  | Y | 4 | 95.4 | 11-7 | 246.73 | 0 | A |  | 1604 | 2 | 0.46 | 1554 | 1.85 | 61 | 29 | 457 | 7:37 | 7 | 10 | 0 | 0 |  | 0 | 10 |  | N2 | 2020-03-28 01:38 |  | 8 | 2020-03-28 01:28 | 18 |  |  |  |  | Y | [5 empty] | Y |  |  | 6 | 10.95 | 0 | [23 empty] | 0.56 | 0 | A | [9 empty] | 0 | 0 | 0 | 0 | 0 | 0 | 0 | 637 | 0 | 0 | 0 | 0 | 0 | 0 |  |  | 4
2020-03-27 | B57656 | 2 | 중탄소 | 30CRNIMO8 | TUNDISH교체 | Al 탈산 | B | 1 | 29 | 50000 | 119.47 | A | A | A |  | 1 | 1 |  | 1540 | 1547 | 10500 |  |  | 10500 | 124.1 | 10 | 84610 | 1676 |  | Y | 59 | 51 |  |  | B57653 | 07 |  |  |  | 임현진 | 2 |  |  |  |  | Y |  | 99.7 | 12-8 | 259.57 | 0 | A |  | 1646 | 3 | 0.21 | 1592 | 0.92 | 97 | 41 | 638 | 10:38 | 16 | 20 | 110 | 0 |  | 0 |  |  | AR | 2020-03-28 02:51 | 2020-03-28 03:34 | 43 | 2020-03-28 02:50 | 44 | [8 empty] | Y | [5 empty] | 389.32 | 0 | [19 empty] | 2.37 |  |  |  | 122.71 | 0 | A | [9 empty] | 546 | 1796 | 0 | 0 | 0 | 183 | 0 | 1046 | 0 | 414 | 151 | 0 | 0 | 0 |  |  |  |  | 1
2020-03-27 | C55173 | 3 | 중탄소 | SM45CB | 연주종료 | Si 탈산 | T | 10 | 79 | 48400 | 75 | A | A | A |  | 1 |  | 1 | 1535 | 1548 | 5400 |  |  | 5400 | 56.17 | 35 | 96145 | 1612 |  | Y | 46 | 31 |  |  | C55170 | 05 |  |  |  | 도주용 | 2 |  | Y |  |  | Y | 4 | 101.35 | 11-10 | 130.4 | 0 | A |  | 1601 | 2 | 0.46 | 1560 | 2.28 | 67 | 32 | 362 | 6:02 | 7 | 7 | 0 | 0 |  | 0 | 12 |  | N2 | 2020-03-28 02:36 |  | 16 | 2020-03-28 02:25 | 27 |  |  |  |  | Y | [5 empty] | Y |  |  | 5 | 9.7 | 0 | [23 empty] | 0 | 0 | A | [9 empty] | 0 | 0 | 48 | 0 | 0 | 0 | 0 | 1136 | 0 | 0 | 0 | 0 | 0 | 56
2020-03-27 | B57657 | 2 | 중탄소 | 30CRNIMO8 |  | Al 탈산 | B | 32 | 66 | 47400 | 110.57 | A | A | A |  | 1 | 1 |  | 1540 | 1576 | 7800 |  |  | 7800 | 76.82 | 12 | 101532 | 1625 |  | Y | 52 | 46 |  |  | B57654 | 07 |  |  |  | 임현진 | 2 |  |  |  |  | Y |  | 109.7 | 12-10 | 331.34 | 0 | A |  | 1625 | 3 | 0.19 | 1566 | 1 | 71 | 31 | 244 | 4:04 | 18 | 16 | 111 | 0 |  | 0 |  |  | AR | 2020-03-28 03:56 | 2020-03-28 04:40 | 44 | 2020-03-28 03:56 | 45 |  |  |  |  | Y |  |  |  | Y | [5 empty] | 367.94 | 0 | [20 empty] | 1.41 |  |  | 147.17 | 0 | A | [9 empty] | 586 | 1846 | 263 | 24 | 0 | 242 | 0 | 402 | 0 | 205 | 0 | 0 | 0 | 44
2020-03-27 | C55174 | 3 | 중탄소 | SM45CB | 연주종료 | Si 탈산 | T | 19 | 89 | 47600 | 75.97 | A | A | A |  | 1 |  | 1 | 1535 | 1555 | 5000 |  |  | 5000 | 53.53 | 34 | 93398 | 1615 |  | Y | 46 | 27 |  |  | C55171 | 05 |  |  |  | 정종훈 | 2 |  | Y |  |  | Y |  | 101.05 | 11-8 | 133.97 | 0 | A |  | 1598 | 2 | 0.46 | 1555 | 2.53 | 62 | 26 | 357 | 5:57 | 7 | 7 | 0 | 0 |  | 0 | 13 |  | N2 | 2020-03-28 03:45 |  | 19 | 2020-03-28 03:32 | 33 |  |  |  |  | Y | [5 empty] | Y |  |  | 5 | 7.93 | 0 | [23 empty] | 0.02 | 0 | A | [9 empty] | 0 | 0 | 18 | 0 | 0 | 0 | 0 | 599 | 0 | 0 | 0 | 0 | 0 | 50
2020-03-27 | B57658 | 2 | 중탄소 | 30CRNIMO8 |  | Al 탈산 | B | 16 | 39 | 50000 | 96.77 | A | A | A |  | 1 | 1 |  | 1540 | 1584 | 7700 |  |  | 7700 | 75.84 | 12 | 101532 | 1634 |  | Y | 51 | 40 |  |  | B57655 | 07 |  |  |  | 임현진 | 2 |  |  |  |  | Y |  |  |  | 215.09 | 0 | A |  | 1616 | 3 | 0.21 | 1580 | 0.78 | 85 | 33 | 243 | 4:03 | 18 | 17 | 112 | 0 |  | 0 |  |  | AR | 2020-03-28 04:52 | 2020-03-28 05:52 | 60 | 2020-03-28 04:51 | 61 |  |  |  |  | Y |  |  |  | Y | [5 empty] | 326.83 | 0 | [20 empty] | 1.25 |  |  | 158.27 | 0 | A | [9 empty] | 1408 | 1229 | 0 | 0 | 0 | 251 | 0 | 404 | 0 | 203 | 0 | 0 | 0 | 18
2020-03-27 | C55175 | 3 | 중탄소 | SM45CB | 연주종료 | Si 탈산 | T | 33 | 51 | 50800 | 82.15 | A | A | A |  | 1 |  | 1 | 1535 | 1526 | 6600 |  |  | 6600 | 68.65 | 35 | 96145 | 1600 |  | Y | 50 | 34 |  |  | C55172 | 05 |  |  |  | 도주용 | 2 |  | Y |  |  | Y | 4 |  |  | 150.35 | 0 | A |  | 1595 | 2 | 0.47 | 1551 | 1.91 | 58 | 23 | 387 | 6:27 | 7 | 7 | 0 | 0 |  | 0 | 9 |  | N2 | 2020-03-28 04:56 |  | -51 | 2020-03-28 04:46 | -42 |  |  |  |  | Y | [5 empty] | Y |  |  | 5 | 8.98 | 0 | [23 empty] | 0 | 0 | A | [9 empty] | 0 | 0 | 42 | 0 | 0 | 0 | 0 | 896 | 0 | 0 | 0 | 0 | 0 | 56 |  |  | 9
2020-03-27 | B57659 | 2 | 중탄소 | 30CRNIMO8 | 연주종료 | Al 탈산 | B | 5 | 9 | 51500 | 93.22 | A | A | C |  | 1 | 1 |  | 1540 | 1587 | 7800 |  |  | 7800 | 70.62 | 14 | 110445 | 1644 |  | Y | 43 | 39 | [7 empty] | 임현진 | 2 |  |  |  |  | Y |  | 101.55 | 13-5 | 217.05 | 0 | A |  | 1613 | 3 | 0.22 | 1580 | 0.66 | 85 | 0 | 243 | 4:03 | 16 | 18 | 113 | 0 |  | 0 |  |  | AR | 2020-03-28 06:03 | 2020-03-31 03:22 | 59 | 2020-03-28 06:02 | 60 |  |  |  |  | Y |  |  |  | Y | [5 empty] | 332.76 | 0 | [20 empty] | 1.47 |  |  | 195.51 | 0 | A | [9 empty] | 1382 | 1368 | 0 | 0 | 0 | 239 | 0 | 404 | 0 | 204 | 0 | 0 | 0 | 0
2020-03-27 | C55176 | 3 | 중탄소 | SM45CB | 연주종료 | Si 탈산 | T | 20 | 63 | 49400 | 74.53 | A | A | A |  | 1 |  | 1 | 1535 | 1737 | 6100 |  |  | 6100 | 65.31 | 34 | 93398 | 1619 |  | Y | 41 | 30 |  |  | C55173 | 05 |  |  |  | 정종훈 | 2 |  | Y |  |  | Y |  | 97.85 | 11-9 | 202.27 | 0 | A |  | 1604 | 2 | 0.46 | 1571 | 1.32 | 78 | 30 | 379 | 6:19 | 7 | 8 | 0 | 0 |  | 0 |  |  | N2 | 2020-03-28 05:58 |  | 30 | 2020-03-28 05:49 | 40 |  |  |  |  | Y | [5 empty] | Y |  |  |  | 7.96 | 0 | [23 empty] | 0.74 | 0 | A | [9 empty] | 0 | 0 | 0 | 0 | 0 | 0 | 0 | 882 | 0 | 0 | 0 | 0 | 0 | 25 |  |  | 5
2020-03-27 | B57660 | 2 | 중탄소 | 38MNSIVS5 | 연주시작, 잔강최소화전 | Si 탈산 | B | 1 | 30 | 50100 | 100.07 | A | C | C |  | 1 | 1 |  | 1540 | 1555 | 6800 |  |  | 6800 | 66.69 | 12 | 101958 | 1644 |  | Y | 51 | 34 | [7 empty] | 임현진 | 2 |  |  |  |  | Y |  | 95.15 | 12-3 | 0 | 278.16 | A |  | 1636 | 3 | 0.19 | 1584 | 1.27 | 93 | 46 | 247 | 4:07 | 25 | 25 | 114 | 0 |  | 0 |  |  | N2 | 2020-03-28 07:09 | 2020-03-28 07:33 | 24 | 2020-03-28 07:01 | 32 |  |  |  |  | Y |  |  |  | Y | [5 empty] | 77.16 | 222.31 | [19 empty] | 2.39 |  |  |  | 200.59 | 16.43 | B | [9 empty] | 75 | 9 | 304 | 51 | 0 | 0 | 0 | 1098 | 0 | 507 | 0 | 0 | 0 | 51
2020-03-27 | C55177 | 3 | 중탄소 | SM45CB | 연주종료 | Si 탈산 | T | 10 | 80 | 48300 | 80.97 | A | C | C |  | 1 |  | 1 | 1535 | 1575 | 5500 |  |  | 5500 | 55.62 | 36 | 98892 | 1612 |  | Y | 44 | 32 | [15 empty] | 102.15 | 12-1 | 114.84 | 0 | A |  | 1603 | 2 | 0.47 | 1549 | 2 | 56 | 26 | 521 | 8:41 | 7 | 7 | 0 | 0 |  | 0 | 11 |  | N2 | 2020-03-28 07:14 |  | 23 | 2020-03-28 07:02 | 35 |  |  |  |  | Y | [5 empty] | Y |  |  |  | 8.02 | 0 | [23 empty] | 0 | 0 | B | [9 empty] | 0 | 0 | 27 | 0 | 0 | 0 | 0 | 648 | 0 | 0 | 0 | 0 | 0 | 174 |  |  | 5
2020-03-28 | B57661 | 2 | 중탄소 | KFMN438V | 잔강최소화 | Si 탈산 | B | 29 | 44 | 50500 | 92.58 | C | C |  | C | 1 |  | 1 | 1540 | 1544 | 9000 |  |  | 9000 | 106.37 | 10 | 84610 | 1666 |  | Y | 51 | 43 | 841 분 대기래들 | [6 empty] | 고승만 | 2 |  |  |  |  | Y |  | 99.1 | 12-4 | 0 | 263.51 | A |  | 1643 | 1 | 0.65 | 1565 | 1.59 | 71 | 8 | 1522 | 25:22 | 18 | 18 | 0 | 0 |  | 0 | 0 |  | N2 | 2020-03-28 08:06 | 2020-03-28 08:48 | 42 | 2020-03-28 08:03 | 45 |  |  |  |  | Y | [8 empty] | 4.6 | 0 | 1.81 | [21 empty] | N |  | 0.56 | 0.56 | A | [9 empty] | 22 | 0 | 549 | 0 | 0 | 0 | 0 | 1001 | 0 | 415 | 0 | 0 | 0 | 51
2020-03-28 | C55178 | 3 | 중탄소 | SM45CB | 연주종료 | Si 탈산 | T | 19 | 90 | 47750 | 82.55 | C | C | C |  | 1 |  | 1 | 1535 | 1533 | 7100 |  |  | 7100 | 71.8 | 36 | 98892 | 1598 |  | Y | 42 | 37 |  |  |  | 05 |  |  |  |  | 2 |  | Y |  |  | Y |  | 100.65 | 11-7 | 250.08 | 0 | A |  | 1598 | 2 | 0.47 | 1561 | 1.32 | 68 | 27 | 360 | 6:00 | 7 | 7 | 0 | 0 |  | 0 | 12 |  | N2 | 2020-03-28 08:19 |  | 31 | 2020-03-28 08:06 | 43 |  |  |  |  | Y | [5 empty] | Y |  |  |  | 8.85 | 0 | [23 empty] | 0 | 0 | A | [9 empty] | 0 | 0 | 260 | 0 | 0 | 0 | 0 | 895 | 0 | 201 | 0 | 0 | 0 | 70 |  |  | 5
2020-03-28 | B57662 | 2 | 중탄소 | KFMN438V |  | Si 탈산 | B | 32 | 67 | 48800 | 116.38 | C | C |  | C | 1 |  | 1 | 1540 | 1554 | 7700 |  |  | 7700 | 82.73 | 11 | 93071 | 1635 |  | Y | 48 | 39 | [7 empty] | 고승만 | 2 |  |  |  |  | Y |  | 99.3 | 11-10 | 3.57 | 364.14 | A |  | 1637 | 1 | 0.19 | 1554 | 1.4 | 60 | 21 | 313 | 5:13 | 18 | 18 | 0 | 0 | 70 | 0 | 0 |  | N2 | 2020-03-28 09:32 | 2020-03-28 09:49 | 17 | 2020-03-28 09:14 | 36 |  |  |  |  | Y | [8 empty] | 5 | 0 | 18.22 | [23 empty] | 0.43 | 0.43 | A | [9 empty] | 35 | 0 | 426 | 0 | 0 | 0 | 0 | 502 | 0 | 209 | 0 | 0 | 0 | 38
2020-03-28 | C55179 | 3 | 중탄소 | SM45CB | 연주종료 | Si 탈산 | T | 33 | 52 | 50500 | 77.37 | C | C | C |  | 1 |  | 1 | 1535 | 1551 | 6600 |  |  | 6600 | 50.05 | 48 | 131856 | 1755 |  | Y | 42 | 35 |  |  |  | 05 |  |  |  |  | 2 |  | Y |  |  | Y |  | 100.6 | 12-4 | 129.65 | 0 | A |  | 1597 | 2 | 0.46 | 1556 | 1.41 | 63 | 31 | 398 | 6:38 | 7 | 7 | 0 | 0 |  | 0 | 7 |  | N2 | 2020-03-28 09:24 |  | 31 | 2020-03-28 09:17 | 38 |  |  |  |  | Y | [5 empty] | Y |  |  |  | 9.51 | 0 | [23 empty] | 0 | 0 | A | [9 empty] | 0 | 0 | 286 | 0 | 0 | 0 | 0 | 406 | 0 | 277 | 0 | 0 | 0 | 50 |  |  | 5
2020-03-28 | B57663 | 2 | 중탄소 | KFMN438V |  | Si 탈산 | B | 16 | 40 | 51350 | 122.07 | C | C |  | C | 1 |  | 1 | 1540 | 1554 | 8400 |  |  | 8400 | 90.25 | 11 | 93071 | 1657 |  | Y | 53 | 43 |  |  | B57660 | 05 |  |  |  | 고승만 | 2 |  |  | Y |  | Y |  |  |  | 0 | 355.38 | A |  | 1641 | 1 | 0.13 | 1564 | 1.27 | 70 | 29 | 401 | 6:41 | 18 | 18 | 0 | 0 |  | 0 | 0 |  | N2 | 2020-03-28 10:40 | 2020-03-28 10:58 | 18 | 2020-03-28 10:19 | 39 |  |  |  |  | Y | [8 empty] | 4 | 2.22 | 19.13 | [23 empty] | 0.4 | 0.4 | A | [9 empty] | 0 | 0 | 819 | 0 | 0 | 0 | 0 | 501 | 0 | 206 | 0 | 0 | 0 | 51
2020-03-28 | C55180 | 3 | 중탄소 | SM48C | 연주종료 | Al 탈산 | T | 20 | 64 | 48200 | 87.37 | C | C | C |  | 1 |  | 1 | 1535 | 1568 | 5800 |  |  | 5800 | 84.46 | 25 | 68675 | 1608 |  | Y | 42 | 33 |  |  |  | 05 |  |  |  |  | 2 |  | Y |  |  | Y |  | 102.45 | 12-4 | 193.83 | 0 | A |  | 1592 | 2 | 0.45 | 1545 | 1.62 | 54 | 23 | 420 | 7:00 | 10 | 10 | 0 | 0 |  | 0 | 17 |  | N2 | 2020-03-28 10:42 |  | 19 | 2020-03-28 10:25 | 36 |  |  |  |  | Y | [5 empty] | Y |  |  |  | 8.82 | 0 | [23 empty] | 0 | 0 | A | [9 empty] | 0 | 0 | 474 | 0 | 0 | 0 | 0 | 397 | 0 | 200 | 0 | 0 | 0 | 47 |  |  | 5
2020-03-28 | B57664 | 2 | 중탄소 | KFMN438V |  | Si 탈산 | B | 1 | 31 | 51250 | 102.85 | C | C |  | C | 1 |  | 1 | 1540 | 1585 | 5900 |  |  | 5900 | 63.39 | 11 | 93071 | 1655 |  | Y | 40 | 31 | [7 empty] | 고승만 | 2 |  |  |  |  | Y |  |  |  | 0 | 230.67 | A |  | 1635 | 1 | 0.16 | 1556 | 1.48 | 62 | 22 | 371 | 6:11 | 18 | 18 | 0 | 0 |  | 0 | 0 |  | N2 | 2020-03-28 11:36 | 2020-03-28 12:06 | 31 | 2020-03-28 11:16 | 50 |  |  |  |  | Y | [8 empty] | 5 | 0 | 18.95 | [23 empty] | 0.43 | 0.43 | A | [9 empty] | 17 | 0 | 72 | 0 | 0 | 0 | 0 | 497 | 0 | 207 | 0 | 0 | 0 | 75
2020-03-28 | C55181 | 3 | 중탄소 | SM48C | TUNDISH교체전 | Al 탈산 | T | 10 | 81 | 47950 | 81.75 | C | C | C |  | 1 |  | 1 | 1535 | 1543 | 7000 |  |  | 7000 | 68.87 | 37 | 101639 | 1543 |  | Y | 43 | 36 | [15 empty] | 100.85 | 11-9 | 154.75 | 0 | A |  | 1599 | 2 | 0.45 | 1560 | 1.22 | 69 | 28 | 436 | 7:16 | 10 | 10 | 0 | 0 |  | 0 | 8 |  | N2 | 2020-03-28 11:45 |  | 24 | 2020-03-28 11:37 | 32 |  |  |  |  | Y | [5 empty] | Y |  |  |  | 2.74 | 0 | [23 empty] | 0.64 | 0 | A | [9 empty] | 0 | 0 | 323 | 0 | 0 | 0 | 0 | 403 | 0 | 200 | 0 | 0 | 0 | 21 |  |  | 5
2020-03-28 | B57665 | 2 | 중탄소 | KFMN438V |  | Si 탈산 | B | 29 | 45 | 50400 | 106.6 | C | C |  | C | 1 |  | 1 | 1540 | 1524 | 8600 |  |  | 8600 | 92.4 | 11 | 93071 | 1656 |  | Y | 49 | 41 | [7 empty] | 고승만 | 2 |  |  |  |  | Y |  | 100.7 | 12-6 | 0.16 | 281.5 | A |  | 1640 | 1 | 0.14 | 1566 | 1.55 | 72 | 26 | 331 | 5:31 | 18 | 18 | 0 | 0 |  | 0 | 0 |  | N2 | 2020-03-28 12:53 | 2020-03-28 13:10 | 17 | 2020-03-28 12:33 | 37 |  |  |  |  | Y | [8 empty] | 4.5 | 0 | 16.14 | [23 empty] | 0.47 | 0.47 | B | [9 empty] | 12 | 0 | 82 | 0 | 0 | 0 | 0 | 499 | 0 | 207 | 0 | 0 | 0 | 51
2020-03-28 | C55182 | 3 | 저탄소 | SNCM26V |  | Al 탈산 | I | 19 | 91 | 47800 | 112.65 | C | C | C |  | 1 |  | 1 | 1560 | 1545 | 11200 |  |  | 11200 | 109.8 | 12 | 102000 | 1661 |  | INGOT | 59 | 55 | [13 empty] | N |  | 108.45 | 12-4 | 341.5 | 0.02 | A |  | 1645 | 2 | 0.44 | 1583 | 1.48 | 83 |  | 494 | 8:14 | 20 | 22 | 0 | 0 |  | 0 | 12 |  | N2 | 2020-03-28 13:37 |  | 18 | 2020-03-28 13:25 | [5 empty] | Y | [5 empty] | N |  |  |  | 7.01 | 0 | [18 empty] | 1.2 |  |  |  |  | 0 | 0 | A | [9 empty] | 527 | 1838 | 72 | 1047 | 0 | 0 | 0 | 699 | 0 | 200 | 97 | 0 | 0 | 12
2020-03-28 | B57666 | 2 | 중탄소 | KFMN438V |  | Si 탈산 | B | 5 | 10 | 54250 | 114.13 | C | C |  | C | 1 |  | 2 | 1540 | 1547 | 7800 |  |  | 7800 | 76.82 | 12 | 101532 | 1646 | 367 | Y | 55 | 45 | [7 empty] | 고승만 | 2 |  |  |  |  | Y |  | 89.25 | 12-1 | 0 | 190.33 | A |  | 1641 | 1 | 0.13 | 1555 | 0 | 61 | 20 | 333 | 5:33 | 20 | 18 | 0 | 0 |  | 0 | 0 |  | N2 | 2020-03-28 14:09 | 2020-03-28 14:16 | 8 | 2020-03-28 13:49 | 28 |  |  |  |  | Y | [9 empty] | 0 | 11.23 | [23 empty] | 0 | 0 | A | [9 empty] | 23 | 0 | 684 | 45 | 0 | 0 | 0 | 696 | 0 | 410 | 0 | 0 | 0 | 93
2020-03-28 | C55183 | 3 | 저탄소 | 20MOCRS4HM | TUNDISH교체전 | Si 탈산 | T | 33 | 53 | 50750 | 93.9 | C | D | D |  | 2 |  | 2 | 1550 | 1560 | 4500 | 8200 |  | 12700 | 137.23 | 34 | 92548 | 1636 |  | Y | 35 | 27 | 빌레트 온도미달로 첫차지 못올림 C55184로 첫차지 올림 | Y | [6 empty] | 2 |  |  |  |  | Y |  | 95.65 | 11-9 | 0 | 99.02 | A |  | 1615 | 2 | 0.45 | 1579 | 0.92 | 67 | 29 | 322 | 5:22 | 13 | 13 | 0 | 0 |  | 0 | 19 |  | N2 | 2020-03-28 16:52 |  | 47 | 2020-03-28 16:33 | 66 |  |  |  |  | Y | [5 empty] | N |  |  |  | 0.02 | 4.03 | [23 empty] | 0 | 0 | B | [9 empty] | 293 | 0 | 218 | 0 | 0 | 0 | 0 | 1312 | 0 | 0 | 0 | 0 | 0 | 6 |  |  | 5
2020-03-28 | B57667 | 2 | 중탄소 | KFMN438V |  | Si 탈산 | B | 16 | 41 | 50300 | 101.23 | C | D |  | D | 1 |  | 1 | 1540 | 1574 | 6200 |  |  | 6200 | 61.06 | 12 | 101532 | 1634 |  | Y | 44 | 41 | [7 empty] | 고승만 | 2 |  |  |  |  | Y |  |  |  | 0 | 198.94 | A |  | 1623 | 1 | 0.16 | 1549 | 0 | 55 | 23 | 273 | 4:33 | 18 | 18 | 0 | 0 |  | 0 | 0 |  | N2 | 2020-03-28 15:06 | 2020-03-28 15:18 | 12 | 2020-03-28 14:45 | 33 |  |  |  |  | Y | [8 empty] | 4.5 | 0 | 16.56 | [23 empty] | 0.48 | 0.48 | A | [9 empty] | 22 | 0 | 347 | 0 | 0 | 0 | 0 | 698 | 0 | 365 | 0 | 0 | 0 | 23
2020-03-28 | C55184 | 3 | 저탄소 | 20MOCRS4HM | 연주시작 | Si 탈산 | T | 20 | 65 | 48150 | 81.17 | D | D | D |  | 1 |  | 1 | 1550 | 1596 | 7100 |  |  | 7100 | 76.72 | 34 | 92548 | 1679 |  | Y | 50 | 37 | 빌레트 블랙아웃으로 한줄 죽음 | [14 empty] | 95.9 | 11-7 | 38.83 | 144.98 | A |  | 1669 | 2 | 0.44 | 1599 | 3.5 | 87 | 29 | 406 | 6:46 | 13 | 13 | 0 | 0 |  | 0 |  |  | N2 | 2020-03-28 15:48 |  | 19 | 2020-03-28 15:37 | 30 | [14 empty] | 3.13 | 0.54 | [23 empty] | 0 | 0 | A | [9 empty] | 565 | 0 | 529 | 0 | 0 | 0 | 0 | 547 | 0 | 0 | 0 | 0 | 0 | 15 |  |  | 12 |  | 1
2020-03-28 | B57668 | 2 | 중탄소 | KFMN438V | TUNDISH교체전 | Si 탈산 | B | 1 | 32 | 51500 | 98.62 | D | D |  | D | 1 |  | 1 | 1540 | 1545 | 6700 |  |  | 6700 | 70.74 | 12 | 94714 | 1644 |  | Y | 41 | 34 | [7 empty] | 김익규 | 3 |  |  |  |  | Y |  | 91.7 | 11-9 | 0 | 210.52 | A |  | 1629 | 1 | 0.16 | 1560 | 1.51 | 66 | 32 | 276 | 4:36 | 18 | 18 | 0 | 0 |  | 0 | 0 |  | N2 | 2020-03-28 16:07 | 2020-03-28 16:18 | 12 | 2020-03-28 15:44 | 35 |  |  |  |  | Y | [8 empty] | 5 | 0 | 17.33 | [23 empty] | 0.5 | 0.5 | B | [9 empty] | 0 | 0 | 318 | 0 | 0 | 0 | 0 | 667 | 0 | 0 | 0 | 0 | 0 | 12
2020-03-28 | B57669 | 2 | 저탄소 | SM16CMV | TUNDISH교체 | Al 탈산 | B | 29 | 46 | 51050 | 97.32 | D | D |  | D | 1 |  | 1 | 1555 | 1574 | 7100 |  |  | 7100 | 83.68 | 10 | 84850 | 1677 |  | Y | 42 | 36 | [7 empty] | 김익규 | 3 |  |  |  |  | Y |  | 90.75 | 11-5 | 164.57 | 0 | A |  | 1663 | 1 | 0.13 | 1595 | 1.53 | 81 | 23 | 195 | 3:15 | 18 | 20 | 0 | 0 | 40 | 0 | 0 |  | AR | 2020-03-28 17:09 | 2020-03-28 17:37 | 28 | 2020-03-28 16:53 | 44 |  |  |  |  | Y | [8 empty] | 5 | 13.51 | 0.17 | [19 empty] | 2.74 | 2.68 |  |  | 0.07 | 0.07 | A | [9 empty] | 70 | 0 | 755 | 615 | 0 | 263 | 0 | 718 | 0 | 0 | 0 | 0 | 0 | 0 |  |  | 7 |  | 1
2020-03-28 | C55185 | 3 | 저탄소 | SM16CMV |  | Al 탈산 | B | 10 | 82 | 48100 | 164.63 | D | D | D |  | 1 |  | 1 | 1550 | 1531 | 11500 |  |  | 11500 | 123.21 | 11 | 93335 | 1662 | 366 | N | 118 | 67 | 빌레트 한줄 죽음으로 대기 및 2연주강종으로 변경 | [14 empty] | 94.9 | 11-3 | 285.09 | 105.59 | A |  | 1656 | 2 | 0.44 | 1588 | 1.89 | 74 | 27 | 327 | 5:27 | 18 | 20 | 0 | 0 |  | 0 | 10 |  | AR | 2020-03-28 19:01 | 2020-03-28 19:47 | 46 | 2020-03-28 18:51 | 56 |  |  |  |  | Y | [5 empty] | N |  |  |  | 8.38 | 0 | [23 empty] | 0 | 0 | A | [9 empty] | 0 | 0 | 924 | 306 | 0 | 0 | 0 | 1098 | 0 | 0 | 0 | 0 | 0 | 0 |  |  | 5
2020-03-28 | B57670 | 2 | 저탄소 | SM16CMV |  | Al 탈산 | B | 5 | 11 | 53100 | 92.03 | D | D |  | D | 1 |  | 1 | 1555 | 1586 | 6300 |  |  | 6300 | 61.87 | 12 | 101820 | 1644 |  | Y | 44 | 29 | [7 empty] | 김익규 | 2 |  |  |  |  | Y |  | 94.2 | 12-6 | 190.38 | 0 | A |  | 1644 | 1 | 0.13 | 1581 | 0 | 67 | 27 | 211 | 3:31 | 18 | 18 | 0 | 0 |  | 0 | 0 |  | AR | 2020-03-28 18:14 | 2020-03-28 18:36 | 23 | 2020-03-28 18:02 | 34 |  |  |  |  | Y | [8 empty] | 4.5 | 12 | 0 | [19 empty] | 1.63 |  |  |  | 0.08 | 0.08 | A | [9 empty] | 54 | 0 | 1397 | 0 | 0 | 290 | 0 | 725 | 0 | 0 | 0 | 0 | 0 | 0 |  |  | 5
2020-03-28 | B57671 | 2 | 중탄소 | STD61 |  | Al 탈산 | I | 29 | 47 | 50000 | 152.77 | D | D |  | D | 1 |  | 1 | 1560 | 1614 | 2600 |  |  | 2600 | 32.5 | 20 | 80000 | 1626 |  | INGOT | 101 | 14 | [7 empty] | 김익규 | [5 empty] | Y |  | 83.5 | 10-7 | 363.15 | 0 | A |  | 1605 | 1 | 0.14 | 1549 | 0 | 65 |  | 203 | 3:23 | 20 | 20 | 0 | 0 |  | 0 | 0 |  | AR | 2020-03-28 20:27 |  | 19 | 2020-03-28 20:16 | [5 empty] | Y | [8 empty] | 6 | 13.28 | 0 | [18 empty] | 1.4 |  |  |  |  | 0 | 0 | A | [9 empty] | 2786 | 3384 | 22 | 0 | 0 | 148 | 0 | 793 | 0 | 0 | 0 | 0 | 0 | 0
2020-03-28 | C55186 | 3 | 저탄소 | SM16CMV |  | Al 탈산 | B | 32 | 68 | 47350 | 86.7 | D | D | D |  | 1 |  | 1 | 1550 | 1538 | 8800 |  |  | 8800 | 94.28 | 11 | 93335 | 1646 |  | Y | 62 | 48 | 2연주 전기로 작업이 안되 한차지 더 지원 | [14 empty] | 95.35 | 11-6 | 214.43 | 0 | A |  | 1671 | 2 | 0.42 | 1592 | 3.95 | 78 | 35 | 108 | 1:48 | 18 | 18 | 0 | 0 |  | 0 | 6 |  | AR | 2020-03-28 20:51 | 2020-03-28 21:02 | 11 | 2020-03-28 20:45 | 16 |  |  |  |  | Y | [5 empty] | N |  |  |  | 10.1 | 0 | [23 empty] | 0 | 0 | B | [9 empty] | 0 | 0 | 629 | 0 | 0 | 0 | 0 | 695 | 0 | 283 | 0 | 0 | 0 | 0 |  |  | 5
2020-03-28 | B57672 | 2 | 저탄소 | SM16CMV |  | Al 탈산 | B | 1 | 33 | 51400 | 89.33 | D | D |  | D | 1 |  | 1 | 1555 | 1596 | 5700 |  |  | 5700 | 61.07 | 11 | 93335 | 1637 |  | Y | 41 | 29 | [7 empty] | 김익규 | 3 |  |  |  |  | Y |  | 93.3 | 11-10 | 141.53 | 0 | A |  | 1626 | 1 | 0.13 | 1569 | 1.29 | 55 | 17 | 204 | 3:24 | 18 | 18 | 0 | 0 |  | 0 | 0 |  | AR | 2020-03-28 21:29 | 2020-03-28 22:01 | 33 | 2020-03-28 21:15 | 46 |  |  |  |  | Y | [8 empty] | 5 | 12.03 | 0 | [23 empty] | 0.05 | 0.05 | A | [9 empty] | 0 | 0 | 1370 | 32 | 0 | 271 | 0 | 866 | 0 | 0 | 0 | 0 | 0 | 0 |  |  | 5
2020-03-28 | C55187 | 3 | 중탄소 | SPS6M | 연주시작 | Al 탈산 | T | 10 | 83 | 47850 | 206.43 | D | B | B |  | 1 |  | 1 | 1530 | 1556 | 15000 |  |  | 15000 | 175.5 | 42 | 85470 | 1664 | 368 | N | 153 | 75 | 출강 CR이 많이 나와 VD에서 질소 와이어를 넣으면 CR이 더 올라가 성분이 OVER되기에 C55188출강후 반탕, 레들 교체 후 작업 (20호>10호) | [6 empty] | 박지웅 | 3 | [6 empty] | 92.95 | 11-1 | 212.94 | 327.28 | A |  | 1657 | 2 | 0.44 | 1576 | 2.79 | 90 | 44 | 459 | 7:39 | 16 | 16 | 0 | 0 |  | 0 | 15 |  | AR | 2020-03-29 00:02 |  | 18 | 2020-03-28 23:37 | 44 |  |  |  |  | Y | [5 empty] | N |  |  |  | 7.86 | 0 | [23 empty] | 3.48 | 0 | A | [9 empty] | 1236 | 0 | 0 | 30 | 0 | 0 | 0 | 1442 | 0 | 0 | 0 | 0 | 0 | 65 |  |  |  |  | 1
2020-03-28 | B57673 | 2 | 저탄소 | SM16CMV | 잔강최소화전 | Al 탈산 | B | 16 | 43 | 49750 | 90.25 | D | D |  | B | 1 |  | 1 | 1555 | 1566 | 6500 |  |  | 6500 | 73.09 | 11 | 88935 | 1635 | 727 | Y | 45 | 33 | [7 empty] | 김익규 | 3 |  |  |  |  | Y |  |  |  | 180.36 | 0 | A |  | 1645 | 1 | 0.23 | 1580 | 0 | 66 | 22 | 327 | 5:27 | 18 | 18 | 0 | 0 |  | 0 | 0 |  | AR | 2020-03-28 22:30 | 2020-03-28 22:58 | 28 | 2020-03-28 22:21 | 37 |  |  |  |  | Y | [8 empty] | 5 | 18.81 | 0 | [23 empty] | 0.05 | 0.05 | A | [9 empty] | 0 | 0 | 815 | 420 | 0 | 220 | 0 | 922 | 0 | 0 | 0 | 0 | 0 | 0 |  |  | 5
2020-03-28 | C55188 | 3 | 중탄소 | SPS6M | 연주종료 | Al 탈산 | T | 33 | 54 | 47600 | 117.93 | D | B | B |  | 1 |  | 1 | 1530 | 1513 | 9000 |  |  | 9000 | 92.14 | 48 | 97680 | 1638 |  | Y | 59 | 46 | C55187번과 반탕 후 작업 | [6 empty] | 박재승 | 3 | [6 empty] | 102.5 | 12-6 | 166.6 | 0 | A |  | 1625 | 2 | 0.48 | 1551 | 1.9 | 65 | 41 | 399 | 6:39 | 16 | 20 | 0 | 0 |  | 0 | 10 |  | AR | 2020-03-29 01:07 |  | 18 | 2020-03-29 00:46 | 39 |  |  |  |  | Y | [5 empty] | N |  |  |  | 9.91 | 0 | [23 empty] | 3.48 | 0 | A | [9 empty] | 1364 | 0 | 281 | 0 | 0 | 0 | 0 | 788 | 0 | 0 | 0 | 0 | 0 | 18
2020-03-28 | B57674 | 2 | 중탄소 | SM35CH | 잔강최소화 | Si 탈산 | B | 5 | 12 | 0 | 86.63 | B | B |  | B | 1 |  | 1 | 1540 | 1574 | 5500 |  |  | 5500 | 65 | 10 | 84610 | 1645 |  | Y | 41 | 29 | [7 empty] | 김익규 | 2 |  |  |  |  | Y |  | 154.3 |  | 155.14 | 0 | A |  | 1622 | 1 | 0.14 | 1575 | 0 | 74 | 18 | 237 | 3:57 | 16 | 16 | 0 | 0 |  | 0 | 0 |  | N2 | 2020-03-28 23:32 | 2020-03-29 00:06 | 34 | 2020-03-28 23:21 | 45 |  |  |  |  | Y | [8 empty] | 4 | 18.76 | 0 | [23 empty] | 0.03 | 0.03 | A | [9 empty] | 11 | 0 | 235 | 0 | 0 | 0 | 0 | 503 | 0 | 0 | 0 | 0 | 0 | 0 |  |  | 5
2020-03-28 | B57675 | 2 | 중탄소 | SM35CH |  | Si 탈산 | B | 29 | 48 | 0 | 80.93 | B | B |  | B | 1 |  | 1 | 1540 | 1567 | 5300 |  |  | 5300 | 56.95 | 11 | 93071 | 1634 |  | Y | 44 | 28 | [7 empty] | 임승우 | 2 |  |  |  |  | Y |  |  |  | 146.35 | 0 | A |  | 1619 | 1 | 0.46 | 1555 | 0 | 54 | 23 | 291 | 4:51 | 16 | 16 | 0 | 0 | 50 | 0 | 0 |  | N2 | 2020-03-29 00:44 | 2020-03-29 01:04 | 20 | 2020-03-29 00:32 | 32 |  |  |  |  | Y | [8 empty] | 5 | 15.28 | 0 | [23 empty] | 0.02 | 0.02 | A | [9 empty] | 19 | 0 | 227 | 0 | 0 | 0 | 0 | 814 | 0 | 0 | 0 | 0 | 0 | 0 |  |  | 5
2020-03-28 | B57676 | 2 | 중탄소 | SM35CH |  | Si 탈산 | B | 1 | 34 | 0 | 80.87 | B | B |  | B | 1 |  | 1 | 1540 | 1557 | 5600 |  |  | 5600 | 60.17 | 11 | 93071 | 1634 |  | Y | 40 | 31 | [7 empty] | 임승우 | 2 |  |  |  |  | Y |  |  |  | 162.13 | 0 | A |  | 1625 | 1 | 0.15 | 1573 | 0 | 72 | 33 | 191 | 3:11 | 16 | 16 | 0 | 0 | 50 | 0 | 0 |  | N2 | 2020-03-29 01:44 | 2020-03-29 02:02 | 18 | 2020-03-29 01:29 | 33 |  |  |  |  | Y | [8 empty] | 5 | 14.59 | 0 | [23 empty] | 0.07 | 0.07 | A | [9 empty] | 72 | 0 | 20 | 0 | 0 | 0 | 0 | 749 | 0 | 0 | 0 | 0 | 0 | 5 |  |  | 5
2020-03-28 | C55189 | 3 | 중탄소 | SPS6M | 연주종료 | Al 탈산 | T | 20 | 67 | 47550 | 108.1 | B | B | B |  | 1 |  | 1 | 1530 | 1526 | 8390 |  |  | 8390 | 85.89 | 48 | 97680 | 1624 |  | Y | 54 | 86 | [7 empty] | 박재승 | 3 |  |  |  |  | Y |  | 96.95 | 11-8 | 151.82 | 0 | A |  | 1603 | 2 | 0.45 | 1549 | 1.42 | 63 | 32 | 351 | 5:51 | 16 | 16 | 0 | 0 |  | 0 | 10 |  | AR | 2020-03-29 02:19 |  | 13 | 2020-03-29 02:03 | 29 |  |  |  |  | Y | [5 empty] | N |  |  |  | 7.6 | 0 | [23 empty] | 3.48 | 0 | A | [9 empty] | 1390 | 0 | 987 | 0 | 0 | 0 | 0 | 842 | 0 | 0 | 100 | 0 | 0 | 95 |  |  | 5
2020-03-28 | B57677 | 2 | 중탄소 | SM35C |  | Al 탈산 | B | 16 | 44 | 50200 | 75.02 | B | B |  | B | 1 |  | 1 | 1540 | 1587 | 4700 |  |  | 4700 | 34.72 | 16 | 135376 | 1626 |  | Y | 41 | 27 | [7 empty] | 임승우 | 2 |  |  |  |  | Y |  |  |  | 161.52 | 0 | A |  | 1610 | 1 | 0.27 | 1565 | 0 | 64 | 31 | 233 | 3:53 | 13 | 14 | 0 | 0 |  | 0 | 0 |  | N2 | 2020-03-29 02:46 | 2020-03-29 03:02 | 16 | 2020-03-29 02:37 | 25 |  |  |  |  | Y | [8 empty] | 4.3 | 12.78 | 0 | [23 empty] | 0.01 | 0.01 | A | [9 empty] | 0 | 0 | 30 | 0 | 0 | 193 | 0 | 1005 | 0 | 158 | 0 | 0 | 0 | 10
2020-03-28 | C55190 | 3 | 중탄소 | SPS6M | 연주종료 | Al 탈산 | T | 32 | 69 | 47400 | 104.93 | B | B | B |  | 1 |  | 1 | 1530 | 1513 | 9100 |  |  | 9100 | 93.16 | 48 | 97680 | 1626 |  | Y | 65 | 46 |  |  | C55187 | 05 |  |  |  | 박재승 | 3 |  | N | Y |  | Y |  | 98.45 | 11-9 | 271.1 | 0 | A |  | 1617 | 2 | 0.45 | 1556 | 2.18 | 70 | 34 | 332 | 5:32 | 16 | 16 | 0 | 0 |  | 0 | 10 |  | AR | 2020-03-29 03:28 |  | 9 | 2020-03-29 03:16 | 21 |  |  |  |  | Y | [5 empty] | N |  |  |  | 10.99 | 0 | [23 empty] | 3.48 | 0 | A | [9 empty] | 1428 | 0 | 698 | 0 | 0 | 0 | 0 | 694 | 0 | 300 | 102 | 0 | 0 | 23 |  |  | 5
2020-03-28 | B57678 | 2 | 중탄소 | SM35CM4 |  | Al 탈산 | B | 5 | 13 | 51850 | 81.83 | B | B |  | B | 1 |  | 1 | 1540 | 1524 | 6200 |  |  | 6200 | 122.13 | 6 | 50766 | 1637 |  | Y | 40 | 30 | [7 empty] | 임승우 | 2 |  |  |  |  | Y |  |  |  | 162.77 | 0 | A |  | 1614 | 1 | 0.2 | 1566 | 0 | 64 | 28 | 171 | 2:51 | 13 | 14 | 0 | 0 |  | 0 | 0 |  | N2 | 2020-03-29 03:55 | 2020-03-29 04:11 | 16 | 2020-03-29 03:42 | 29 |  |  |  |  | Y | [8 empty] | 4.3 | 14.42 | 0 | [23 empty] | 0.04 | 0.04 | A | [9 empty] | 0 | 0 | 10 | 0 | 0 | 184 | 0 | 810 | 0 | 0 | 0 | 0 | 0 | 0
2020-03-28 | C55191 | 3 | 중탄소 | SPS6M | TUNDISH교체전 | Al 탈산 | T | 10 | 84 | 48000 | 98.03 | B | B | B |  | 1 |  | 1 | 1530 | 1551 | 7200 |  |  | 7200 | 75.28 | 47 | 95645 | 1645 |  | Y | 53 | 35 |  |  | C55188 | 05 |  |  |  | 박재승 | 3 |  |  | Y |  | Y |  |  |  | 154.66 | 0 | A |  | 1633 | 2 | 0.46 | 1554 | 2.39 | 68 | 39 | 378 | 6:18 | 16 | 24 | 0 | 0 |  | 0 |  |  | AR | 2020-03-29 04:33 |  | 8 | 2020-03-29 04:20 | 21 | [14 empty] | 11.47 | 0 | [23 empty] | 3.48 | 0 | A | [9 empty] | 1397 | 0 | 758 | 0 | 0 | 0 | 0 | 604 | 0 | 299 | 78 | 0 | 0 | 22 |  |  | 5
2020-03-28 | B57679 | 2 | 중탄소 | SM35CM4 |  | Al 탈산 | B | 29 | 49 | 51100 | 81.63 | B | B |  | B | 1 |  | 1 | 1540 | 1555 | 5500 |  |  | 5500 | 59.09 | 11 | 93071 | 1614 |  | Y | 40 | 30 | [7 empty] | 임승우 | 2 |  |  |  |  | Y |  |  |  | 216.87 | 0 | A |  | 1604 | 1 | 0.19 | 1562 | 0 | 60 | 21 | 202 | 3:22 | 13 | 14 | 0 | 0 | 30 | 0 | 0 |  | N2 | 2020-03-29 04:52 | 2020-03-29 05:22 | 30 | 2020-03-29 04:42 | 40 |  |  |  |  | Y | [8 empty] | 5 | 11.63 | 0 | [23 empty] | 0.04 | 0.04 | A | [9 empty] | 0 | 0 | 12 | 0 | 0 | 201 | 0 | 759 | 0 | 0 | 0 | 0 | 0 | 0
2020-03-28 | B57680 | 2 | 중탄소 | SM35CM4 |  | Al 탈산 | B | 1 | 35 | 51600 | 80.85 | B | B |  | B | 1 |  | 1 | 1540 | 1544 | 5400 |  |  | 5400 | 58.02 | 11 | 93071 | 1625 |  | Y | 41 | 31 | [7 empty] | 임승우 | 2 |  |  |  |  | Y |  |  |  | 171.33 | 0 | A |  | 1605 | 1 | 0.35 | 1563 | 0 | 61 | 22 | 266 | 4:26 | 13 | 14 | 0 | 0 |  | 0 | 0 |  | N2 | 2020-03-29 05:50 | 2020-03-29 06:20 | 30 | 2020-03-29 05:39 | 41 |  |  |  |  | Y | [8 empty] | 4.4 | 13.16 | 0 | [23 empty] | 0.05 | 0.05 | A | [9 empty] | 0 | 0 | 21 | 0 | 0 | 220 | 0 | 706 | 0 | 0 | 0 | 0 | 0 | 10
2020-03-28 | C55192 | 3 | 중탄소 | SFMN438V | 연주시작 | Si 탈산 | T | 33 | 55 | 50300 | 124.28 | B | B | C |  | 1 |  | 1 | 1535 | 1523 | 9600 |  |  | 9600 | 106.56 | 33 | 90090 | 1676 |  | Y | 70 | 50 | [7 empty] | 박재승 | 3 | [6 empty] | 94.9 | 11-8 | 0 | 323.17 | A |  | 1666 | 2 | 0.43 | 1585 | 2.31 | 93 | 46 | 404 | 6:44 | 18 | 18 | 0 | 0 |  | 0 |  |  | N2 | 2020-03-29 06:35 |  | 25 | 2020-03-29 06:15 | 45 |  |  |  |  | Y | [5 empty] | N |  |  |  | 0 | 2.18 | [23 empty] | 3.48 | 0 | A | [9 empty] | 0 | 0 | 67 | 0 | 0 | 0 | 0 | 842 | 0 | 0 | 0 | 0 | 0 | 0 |  |  | 9 |  | 1
2020-03-28 | B57681 | 2 | 중탄소 | SM35CM4 |  | Al 탈산 | B | 16 | 45 | 50400 | 84.8 | B | C |  | C | 1 |  | 1 | 1540 | 1557 | 5700 |  |  | 5700 | 56.14 | 12 | 101532 | 1626 |  | Y | 40 | 29 | [7 empty] | 임승우 | 2 |  |  |  |  | Y |  |  |  | 167.99 | 0 | A |  | 1610 | 1 | 0.14 | 1568 | 1.23 | 66 | 30 | 186 | 3:06 | 13 | 14 | 0 | 0 |  | 0 | 0 |  | N2 | 2020-03-29 06:55 | 2020-03-29 07:19 | 24 | 2020-03-29 06:41 | 38 |  |  |  |  | Y | [9 empty] | 7.76 | 0.09 | [23 empty] | 0.03 | 0.03 | A | [9 empty] | 0 | 0 | 226 | 0 | 0 | 187 | 0 | 699 | 0 | 0 | 0 | 0 | 0 | 14
2020-03-28 | C55193 | 3 | 중탄소 | SFMN438V | 연주종료 | Si 탈산 | T | 20 | 68 | 48000 | 121.3 | B | C | C |  | 1 |  | 1 | 1535 | 1583 | 7600 |  |  | 7600 | 84.36 | 33 | 90090 | 1667 |  | Y | 56 | 43 | [7 empty] | 박재승 | 3 |  |  |  |  | Y |  | 96 | 11-7 | 0 | 347.2 | A |  | 1650 | 2 | 0.44 | 1575 | 2.03 | 83 | 40 | 416 | 6:56 | 18 | 18 | 0 | 0 |  | 0 | 29 |  | N2 | 2020-03-29 07:50 |  | 18 | 2020-03-29 07:22 | 47 |  |  |  |  | Y | [5 empty] | N |  |  |  | 1.28 | 6.87 | [23 empty] | 0 | 0 | A | [9 empty] | 0 | 0 | 272 | 0 | 0 | 0 | 0 | 594 | 0 | 0 | 0 | 0 | 0 | 32 |  |  | 6
2020-03-29 | B57682 | 2 | 중탄소 | SFMN438V | 연주종료 | Si 탈산 | T | 32 | 70 | 47700 | 158.82 | C | C |  | C | 1 |  | 1 | 1540 | 1557 | 6900 |  |  | 6900 | 70.21 | 36 | 98280 | 1647 |  | Y | 43 | 37 | [7 empty] | 고승만 | 2 |  |  |  |  | Y |  | 99.3 | 11-10 | 20.71 | 222.41 | A |  | 1630 | 1 | 0.14 | 1570 | 0.41 | 78 | 40 | 286 | 4:46 | 18 | 18 | 0 | 0 |  | 0 | 0 |  | N2 | 2020-03-29 09:07 |  | 11 | 2020-03-29 07:47 | 90 |  |  |  |  | N | 호이스트고장 | [8 empty] | 0 | 14.27 | [23 empty] | 0.62 | 0.62 | A | [9 empty] | 0 | 0 | 345 | 50 | 0 | 0 | 0 | 748 | 0 | 206 | 0 | 0 | 0 | 21 |  |  | 5
2020-03-29 | A57816 | 1 | 중탄소 | SM35C | TUNDISH교체전 | Al 탈산 | B | 5 | 14 | 52050 | 83.67 | C | C | C |  | 1 | 1 |  | 1530 | 1512 | 7900 |  |  | 7900 | 84.53 | 12 | 93454 | 1621 |  | Y | 48 | 41 | [7 empty] | 박안희 | 2 | [6 empty] | 99.75 | 13-2 | 246.11 | 0 | A |  | 1621 | 3 | 0.33 | 1585 | 1 | 84 | 42 | 1376 | 22:56 | 15 | 17 | 1 | 0 |  | 0 |  |  | N2 | 2020-03-29 08:00 | 2020-03-29 08:21 | 21 | 2020-03-29 07:59 | 22 |  |  |  |  | Y |  |  |  | N | 교체후 첫HEAT |  |  |  |  | 8.58 | 300 | [23 empty] | 228.92 | 16.43 | B | [9 empty] | 0 | 0 | 879 | 54 | 0 | 0 | 0 | 1033 | 0 | 791 | 0 | 0 | 0 | 41
2020-03-29 | A57817 | 1 | 고탄소 | AE1050M7 | TUNDISH교체 | Al 탈산 | B | 29 | 50 | 50000 | 90.33 | C | C | C |  | 1 | 1 |  | 1520 | 1516 | 6800 |  |  | 6800 | 66.97 | 12 | 101532 | 1627 |  | Y | 46 | 36 | [7 empty] | 박안희 | 2 |  |  |  |  | Y |  | 97.15 | 12-1 | 269.08 | 0 | A |  | 1627 | 3 | 0.19 | 1578 | 1.14 | 92 | 43 | 258 | 4:18 | 16 | 21 | 2 | 0 |  | 0 |  |  | AR | 2020-03-29 09:13 | 2020-03-29 09:43 | 30 | 2020-03-29 09:11 | 32 |  |  |  |  | Y |  |  |  | Y | [5 empty] | 92 | 87.83 | [19 empty] | 2.47 | 1.21 |  |  | 0.81 | 0 | A | [9 empty] | 115 | 0 | 971 | 39 | 0 | 0 | 0 | 515 | 0 | 415 | 0 | 0 | 0 | 63 |  |  | 7 |  | 1
2020-03-29 | B57683 | 2 | 중탄소 | SFMN438V | 연주종료 | Si 탈산 | T | 10 | 85 | 48950 | 142.63 | C | C |  | C | 1 |  | 1 | 1540 | 1556 | 12100 |  |  | 12100 | 134.31 | 33 | 90090 | 1644 |  | Y | 88 | 72 |  |  | C55192 | 05 |  |  |  | 고승만 | 2 |  |  | Y |  | Y |  | 106.35 | 12-3 | 0 | 400.45 | A |  | 1651 | 1 | 0.15 | 1575 | 0 | 83 | 38 | 346 | 5:46 | 18 | 18 | 0 | 0 |  | 0 | 0 |  | N2 | 2020-03-29 10:13 |  | 12 | 2020-03-29 09:55 | 30 |  |  |  |  | N | 호이스트고장 | [7 empty] | 4.5 | 0 | 18.63 | [23 empty] | 0.36 | 0.36 | A | [9 empty] | 0 | 0 | 100 | 0 | 0 | 0 | 0 | 498 | 0 | 150 | 0 | 0 | 0 | 45 |  |  | 5
2020-03-29 | A57818 | 1 | 고탄소 | AE1050M7 | 잔강최소화전 | Al 탈산 | B | 1 | 36 | 49200 | 80.42 | C | C | C |  | 1 | 1 |  | 1520 | 1522 | 5300 |  |  | 5300 | 54.4 | 12 | 97432 | 1602 | 371 | Y | 45 | 29 | [7 empty] | 박안희 | 2 |  |  |  |  | Y |  | 96.65 | 12-3 | 227.92 | 12.86 | A |  | 1602 | 3 | 0.18 | 1549 | 1.51 | 63 | 29 | 248 | 4:08 | 16 | 25 | 3 | 0 |  | 0 |  |  | AR | 2020-03-29 10:22 | 2020-03-29 10:46 | 24 | 2020-03-29 10:21 | 25 | [8 empty] | Y | [5 empty] | 94.25 | 25.94 | [23 empty] | 4.57 | 0 | A | [9 empty] | 127 | 16 | 955 | 51 | 0 | 0 | 0 | 451 | 0 | 450 | 0 | 0 | 0 | 25
2020-03-29 | B57684 | 2 | 중탄소 | SFMN438V | 연주종료 | Si 탈산 | T | 33 | 56 | 50550 | 110.32 | C | C |  | C | 1 |  | 1 | 1540 | 1577 | 7200 |  |  | 7200 | 73.26 | 36 | 98280 | 1644 |  | Y | 48 | 36 |  |  | C55193 | 05 |  |  |  | 고승만 | 2 |  |  | Y |  | Y |  | 108.55 | 13-1 | 0 | 355.54 | A |  | 1638 | 1 | 0.15 | 1564 | 1.34 | 72 | 34 | 374 | 6:14 | 18 | 18 | 0 | 0 |  | 0 | 0 |  | N2 | 2020-03-29 11:21 |  | 16 | 2020-03-29 10:59 | 38 |  |  |  |  | N | 호이스트고장 | [8 empty] | 0 | 13.79 | [23 empty] | 0.49 | 0.49 | A | [9 empty] | 24 | 0 | 378 | 0 | 0 | 0 | 0 | 499 | 0 | 156 | 0 | 0 | 0 | 30 |  |  | 5
2020-03-29 | A57819 | 1 | 고탄소 | AE1055LS | 잔강최소화 | Al 탈산 | B | 16 | 46 | 50000 | 81.38 | C | C | C |  | 1 | 1 |  | 1520 | 1530 | 5600 |  |  | 5600 | 66.19 | 10 | 84610 | 1605 |  | Y | 41 | 31 | [7 empty] | 박안희 | 2 |  |  |  |  | Y |  | 106.5 | 13-2 | 1.82 | 127.4 | A |  | 1605 | 3 | 0.18 | 1549 | 1.44 | 65 | 25 | 330 | 5:30 | 25 | 25 | 4 | 0 |  | 0 |  |  | N2 | 2020-03-29 11:35 | 2020-03-29 12:10 | 30 | 2020-03-29 11:33 | 32 |  |  |  |  | Y |  |  |  | Y | [5 empty] | 0 | 142.31 | [23 empty] | 0.01 | 0 | A | [9 empty] | 75 | 0 | 818 | 65 | 0 | 0 | 0 | 302 | 0 | 300 | 0 | 0 | 0 | 50
2020-03-29 | B57685 | 2 | 중탄소 | SFMN438V | 연주종료 | Si 탈산 | T | 20 | 69 | 49000 | 109.28 | C | C |  | C | 1 |  | 1 | 1540 | 1545 | 7900 |  |  | 7900 | 80.38 | 36 | 98280 | 1636 |  | Y | 53 | 38 |  |  | B57682 | 05 |  |  |  | 고승만 | 2 |  | Y |  |  | Y |  | 106.8 | 12-7 | 0 | 302.53 | A |  | 1626 | 1 | 0.11 | 1557 | 1.41 | 65 | 35 | 357 | 5:57 | 18 | 18 | 0 | 0 |  | 0 | 0 |  | N2 | 2020-03-29 12:51 |  | 3 | 2020-03-29 12:34 | 20 |  |  |  |  | N | 호이스트고장 | [8 empty] | 0 | 11.87 | [23 empty] | 0.34 | 0.34 | A | [9 empty] | 33 | 0 | 539 | 0 | 0 | 0 | 0 | 649 | 0 | 154 | 0 | 0 | 0 | 42 |  |  | 5
2020-03-29 | A57820 | 1 | 고탄소 | AE1055LS |  | Al 탈산 | B | 5 | 15 | 50300 | 89.05 | C | C | C |  | 1 | 1 |  | 1520 | 1558 | 5300 |  |  | 5300 | 62.64 | 10 | 84610 | 1598 |  | Y | 43 | 30 | [7 empty] | 박안희 | 2 |  |  |  |  | Y |  | 108.05 | 14-1 | 200.37 | 7.53 | A |  | 1598 | 3 | 0.17 | 1543 | 1.25 | 59 | 29 | 292 | 4:52 | 25 | 25 | 5 | 0 |  | 0 |  |  | N2 | 2020-03-29 12:50 | 2020-03-29 13:06 | 15 | 2020-03-29 12:49 | 17 |  |  |  |  | Y |  |  |  | Y | [5 empty] | 0 | 182.1 | [23 empty] | 1.68 | 0 | A | [9 empty] | 98 | 20 | 943 | 65 | 0 | 0 | 0 | 545 | 0 | 492 | 0 | 0 | 0 | 49
2020-03-29 | B57686 | 2 | 중탄소 | SFMN438V | 연주종료 | Si 탈산 | T | 32 | 71 | 48450 | 105.65 | C | C |  | C | 1 |  | 1 | 1540 | 1546 | 7900 |  |  | 7900 | 80.38 | 36 | 98280 | 1635 |  | Y | 51 | 39 |  |  | B57683 | 05 |  |  |  | 고승만 | 2 |  | Y |  |  | Y |  | 102.15 | 12-2 | 0 | 293.03 | A |  | 1635 | 1 | 0.14 | 1565 | 1.51 | 73 | 35 | 337 | 5:37 | 18 | 18 | 0 | 0 |  | 0 | 0 |  | N2 | 2020-03-29 13:56 |  | 13 | 2020-03-29 13:36 | 34 |  |  |  |  | N | 호이스트고장 | [8 empty] | 0 | 11.23 | [23 empty] | 0.73 | 0.73 | A | [9 empty] | 0 | 0 | 471 | 0 | 0 | 0 | 0 | 504 | 0 | 155 | 0 | 0 | 0 | 34
2020-03-29 | A57821 | 1 | 고탄소 | AE1055LS |  | Al 탈산 | B | 29 | 51 | 49400 | 86.77 | C | C | C |  | 1 | 1 |  | 1520 | 1518 | 6100 |  |  | 6100 | 60.08 | 12 | 101532 | 1595 |  | Y | 43 | 33 | [7 empty] | 박안희 | 2 |  |  |  |  | Y |  | 100.2 | 12-4 | 285.8 | 0 | A |  | 1595 | 3 | 0.17 | 1554 | 0.98 | 70 | 37 | 231 | 3:51 | 25 | 25 | 6 | 0 |  | 0 |  |  | N2 | 2020-03-29 13:55 | 2020-03-29 14:11 | 16 | 2020-03-29 13:53 | 18 |  |  |  |  | Y |  |  |  | Y | [5 empty] | 0 | 271.46 | [23 empty] | 7.32 | 0 | A | [9 empty] | 95 | 0 | 908 | 35 | 0 | 0 | 0 | 450 | 0 | 413 | 0 | 0 | 0 | 22
2020-03-29 | B57687 | 2 | 중탄소 | SFMN438V | 연주종료 | Si 탈산 | T | 10 | 86 | 50250 | 104.47 | C | C |  | D | 1 |  | 1 | 1540 | 1535 | 7900 |  |  | 7900 | 74.2 | 39 | 106470 | 1604 |  | Y | 45 | 39 |  |  | B57684 | 05 |  |  |  | 고승만 | 2 |  | Y |  |  | Y |  | 102.95 | 11-10 | 0 | 235.52 | A |  | 1620 | 1 | 0.09 | 1557 | 1.23 | 65 | 27 | 294 | 4:54 | 18 | 18 | 0 | 0 |  | 0 | 0 |  | N2 | 2020-03-29 14:58 |  | 24 | 2020-03-29 14:37 | 44 |  |  |  |  | N | [8 empty] | 4 | 0 | 12.05 | [23 empty] | 0.24 | 0.24 | A | [9 empty] | 36 | 0 | 384 | 0 | 0 | 0 | 0 | 496 | 0 | 157 | 0 | 0 | 0 | 5 |  |  | 5
2020-03-29 | A57822 | 1 | 고탄소 | AE1055LS |  | Al 탈산 | B | 1 | 37 | 49800 | 83.48 | C | D | D |  | 1 | 1 |  | 1520 | 1526 | 5600 |  |  | 5600 | 55.16 | 12 | 101532 | 1602 |  | Y | 41 | 31 | [7 empty] | 박안희 | 2 |  | Y |  |  |  |  | 106.5 | 13-4 | 52.61 | 69.59 | A |  | 1602 | 3 | 0.17 | 1545 | 1.39 | 61 | 32 | 273 | 4:33 | 25 | 25 | 7 | 0 |  | 0 |  |  | N2 | 2020-03-29 14:56 | 2020-03-29 15:10 | 15 | 2020-03-29 14:55 | 15 |  |  |  |  | Y |  |  |  | Y | [5 empty] | 0 | 252.87 | [23 empty] | 7.93 | 2.22 | A | [9 empty] | 58 | 0 | 850 | 46 | 0 | 0 | 0 | 446 | 0 | 298 | 0 | 0 | 0 | 44
2020-03-29 | B57688 | 2 | 중탄소 | SFMN438V | 연주종료 | Si 탈산 | T | 33 | 57 | 0 | 106.75 | D | D |  | D | 1 |  | 1 | 1540 | 1555 | 7200 |  |  | 7200 | 73.26 | 36 | 98280 | 1647 |  | Y | 50 | 36 |  |  | B57685 | 05 |  |  |  | 김익규 | 3 |  |  | Y |  | Y |  |  |  | 0 | 248.21 | A |  | 1632 | 1 | 0.16 | 1566 | 0 | 74 | 30 | 288 | 4:48 | 18 | 18 | 0 | 0 |  | 0 | 0 |  | N2 | 2020-03-29 16:04 |  | 38 | 2020-03-29 15:43 | 58 |  |  |  |  | N | [8 empty] | 3.5 | 0 | 47.68 | [23 empty] | 0.31 | 0.31 | A | [9 empty] | 37 | 0 | 80 | 0 | 0 | 0 | 0 | 651 | 0 | 0 | 0 | 0 | 0 | 14 |  |  | 5
2020-03-29 | A57823 | 1 | 고탄소 | AE1055LS |  | Al 탈산 | B | 16 | 47 | 49200 | 89.4 | D | D | D |  | 1 | 1 |  | 1520 | 1550 | 4800 |  |  | 4800 | 47.28 | 12 | 101532 | 1606 |  | Y | 42 | 30 | [7 empty] | 김덕진 | 2 |  | Y |  |  |  |  | 102.6 | 12-7 | 249.7 | 50.15 | A |  | 1606 | 3 | 0.17 | 1558 | 1.04 | 74 | 44 | 230 | 3:50 | 25 | 25 | 8 | 0 |  | 0 |  |  | N2 | 2020-03-29 16:00 | 2020-03-29 16:13 | 14 | 2020-03-29 15:58 | 15 |  |  |  |  | Y |  |  |  | Y | [5 empty] | 0 | 261.56 | [23 empty] | 7.93 | 3.4 | A | [9 empty] | 60 | 0 | 859 | 9 | 0 | 0 | 0 | 594 | 0 | 0 | 63 | 0 | 0 | 28
2020-03-29 | B57689 | 2 | 중탄소 | SFMN438V | TUNDISH교체전 | Si 탈산 | T | 20 | 70 | 48850 | 124.73 | D | D |  | D | 1 |  | 1 | 1540 | 1567 | 7600 |  |  | 7600 | 77.33 | 36 | 98280 | 1634 |  | Y | 60 | 37 |  |  | B57686 | 05 |  |  |  | 김익규 | 3 |  |  | Y |  |  |  | 102.75 | 12-3 | 0 | 256.54 | A |  | 1633 | 1 | 0.1 | 1563 | 0 | 71 | 31 | 299 | 4:59 | 18 | 21 | 0 | 0 |  | 0 | 0 |  | N2 | 2020-03-29 17:24 |  | 32 | 2020-03-29 17:00 | 55 |  |  |  |  | N | [8 empty] | 4 | 0 | 26.2 | [23 empty] | 0.4 | 0.4 | A | [9 empty] | 19 | 0 | 67 | 0 | 0 | 0 | 0 | 670 | 0 | 0 | 0 | 0 | 0 | 32 |  |  | 5
2020-03-29 | A57824 | 1 | 고탄소 | AE1055LS |  | Al 탈산 | B | 5 | 16 | 50200 | 77.33 | D | D | D |  | 1 | 1 |  | 1520 | 1521 | 5200 |  |  | 5200 | 55.87 | 11 | 93071 | 1599 |  | Y | 43 | 26 | [7 empty] | 차승주 | 2 |  | Y |  |  |  |  | 102.9 | 13-5 | 39.04 | 163.22 | A |  | 1599 | 3 | 0.17 | 1549 | 1.43 | 65 | 41 | 232 | 3:52 | 25 | 25 | 9 | 0 |  | 0 |  |  | N2 | 2020-03-29 17:00 | 2020-03-29 17:15 | 15 | 2020-03-29 16:59 | 16 |  |  |  |  | Y |  |  |  | Y | [5 empty] | 0 | 194.77 | [23 empty] | 7.93 | 4.55 | A | [9 empty] | 87 | 0 | 887 | 25 | 0 | 0 | 0 | 297 | 0 | 296 | 52 | 0 | 0 | 38
2020-03-29 | A57825 | 1 | 고탄소 | AE1055LS |  | Al 탈산 | B | 29 | 52 | 49600 | 76.37 | D | D | D |  | 1 | 1 |  | 1520 | 1540 | 4700 |  |  | 4700 | 32.68 | 17 | 143837 | 1592 |  | Y | 40 | 32 | [7 empty] | 김덕진 | 2 |  | Y |  |  |  |  | 101.5 | 12-5 | 41.89 | 211.13 | A |  | 1592 | 3 | 0.17 | 1550 | 1.14 | 66 | 36 | 233 | 3:53 | 25 | 25 | 10 | 0 |  | 0 |  |  | N2 | 2020-03-29 17:59 | 2020-03-29 18:18 | 19 | 2020-03-29 17:58 | 20 |  |  |  |  | Y |  |  |  | Y | [5 empty] | 0 | 207.86 | [23 empty] | 7.93 | 5.66 | A | [9 empty] | 60 | 0 | 900 | 11 | 0 | 0 | 0 | 801 | 0 | 0 | 0 | 0 | 0 | 36
2020-03-29 | B57690 | 2 | 중탄소 | SM45CI |  | Al 탈산 | I | 32 | 72 | 47900 | 107.48 | D | D |  | D | 1 |  | 1 | 1560 | 1554 | 8100 |  |  | 8100 | 84.82 | 7 | 95500 | 1656 |  | INGOT | 52 | 42 |  |  | B57688 | 05 |  |  |  | 김익규 | 0 |  |  | Y |  | Y |  | 97.8 | 11-8 | 212.63 | 0 | A |  | 1643 | 1 | 0.1 | 1572 | 1.42 | 79 |  | 229 | 3:49 | 20 | 23 | 0 | 0 |  | 0 | 0 |  | AR | 2020-03-29 19:30 |  | 20 | 2020-03-29 19:19 | [5 empty] | Y | [8 empty] | 5 | 17.93 | 0 | [18 empty] | 1.4 |  |  |  |  | 0.15 | 0.15 | A | [9 empty] | 0 | 0 | 13 | 0 | 0 | 149 | 0 | 1537 | 0 | 0 | 0 | 0 | 0 | 5
2020-03-29 | A57826 | 1 | 고탄소 | P-AE1055LSM |  | Al 탈산 | B | 1 | 38 | 50300 | 78.3 | D | D | D |  | 1 | 1 |  | 1520 | 1541 | 4600 |  |  | 4600 | 90.61 | 6 | 50766 | 1599 |  | Y | 42 | 31 | [7 empty] | 김덕진 | 2 |  | Y | [6 empty] | 148.77 | 48.92 | A |  | 1599 | 3 | 0.34 | 1553 | 1.24 | 69 | 38 | 270 | 4:30 | 25 | 30 | 11 | 0 |  | 0 |  |  | N2 | 2020-03-29 19:02 | 2020-03-29 19:18 | 16 | 2020-03-29 19:01 | 17 |  |  |  |  | Y |  |  |  | Y | [5 empty] | 0 | 203.71 | [23 empty] | 7.93 | 6.91 | A |  |  | 6.948 | 29.486 | 51.661 | 0.187 | 7.435 | 1.752 | 1443.39 | 91 | 0 | 870 | 18 | 0 | 0 | 0 | 296 | 0 | 195 | 51 | 0 | 0 | 0
2020-03-29 | A57827 | 1 | 고탄소 | P-AE1055LSM |  | Al 탈산 | B | 16 | 48 | 48800 | 83.32 | D | D | D |  | 1 | 1 |  | 1520 | 1559 | 4100 |  |  | 4100 | 40.38 | 12 | 101532 | 1599 |  | Y | 40 | 33 | [7 empty] | 김덕진 | 2 |  | Y | [6 empty] | 0.02 | 254.29 | A |  | 1599 | 3 | 0.17 | 1551 | 1.09 | 67 | 39 | 257 | 4:17 | 25 | 30 | 12 | 0 |  | 0 |  |  | N2 | 2020-03-29 20:11 | 2020-03-29 20:22 | 11 | 2020-03-29 20:11 | 11 |  |  |  |  | Y |  |  |  | Y | [5 empty] | 0 | 245.47 | [23 empty] | 7.93 | 8.27 | A |  |  | 6.718 | 29.393 | 52.125 | 0.102 | 7.759 | 1.773 | 1443.39 | 82 | 0 | 888 | 9 | 0 | 0 | 0 | 298 | 0 | 294 | 0 | 0 | 0 | 31
2020-03-29 | B57691 | 2 | 저탄소 | 18CRNIMO7HI |  | Al 탈산 | I | 10 | 87 | 48950 | 123.48 | D | D |  | D | 1 |  | 1 | 1560 | 1595 | 7700 |  |  | 7700 | 100.65 | 9 | 76500 | 1685 |  | INGOT | 59 | 36 |  |  | B57689 | 05 |  |  |  | 김익규 |  |  |  | Y |  | Y |  | 81.65 | 10-1 | 0 | 265.22 | A |  | 1666 | 1 | 0.12 | 1581 | 0 | 75 |  | 266 | 4:26 | 25 | 25 | 0 | 0 |  | 0 | 0 |  | N2 | 2020-03-29 20:55 |  | 20 | 2020-03-29 20:33 | [5 empty] | N | [8 empty] | 6.5 | 0 | 26.86 | [18 empty] | 1.1 |  |  |  |  | 0.13 | 0.13 | B | [9 empty] | 214 | 1629 | 59 | 0 | 0 | 136 | 0 | 419 | 0 | 0 | 0 | 0 | 0 | 9
2020-03-29 | A57828 | 1 | 고탄소 | P-AE1055LSM |  | Al 탈산 | B | 5 | 17 | 50500 | 77.32 | D | D | D |  | 1 | 1 |  | 1520 | 1546 | 4200 |  |  | 4200 | 45.13 | 11 | 93071 | 1593 |  | Y | 41 | 28 | [7 empty] | 김덕진 | 2 |  | Y | [6 empty] | 83.34 | 145.39 | A |  | 1593 | 3 | 0.17 | 1547 | 1.28 | 63 | 35 | 231 | 3:51 | 25 | 30 | 13 | 0 |  | 0 |  |  | N2 | 2020-03-29 21:10 | 2020-03-29 21:25 | 15 | 2020-03-29 21:09 | 16 |  |  |  |  | Y |  |  |  | Y | [5 empty] | 0 | 197.91 | [23 empty] | 7.93 | 9.4 | A |  |  | 6.99 | 27.974 | 53.582 | 0.118 | 7.665 | 1.915 | 1700.39 | 61 | 0 | 917 | 9 | 0 | 0 | 0 | 298 | 0 | 294 | 0 | 0 | 0 | 24
2020-03-29 | B57692 | 2 | 저탄소 | 18CRNIMO7HI |  | Al 탈산 | I | 33 | 58 | 50600 | 112.15 | D | D |  | D | 1 |  | 1 | 1560 | 1605 | 8500 |  |  | 8500 | 91.59 | 16 | 92800 | 1694 |  | INGOT | 52 | 42 | [7 empty] | 김익규 | 4 |  |  |  |  | Y |  | 97.2 | 11-10 | 0 | 317.41 | A |  | 1659 | 1 | 0.19 | 1584 | 1.27 | 78 |  | 359 | 5:59 | 25 | 26 | 0 | 0 |  | 0 | 0 |  | N2 | 2020-03-29 21:59 |  | 23 | 2020-03-29 21:49 | [5 empty] | N | [8 empty] | 5 | 0 | 105.97 | [18 empty] | 1.3 |  |  |  |  | 0.01 | 0.01 | A | [9 empty] | 788 | 1446 | 531 | 0 | 0 | 278 | 0 | 1036 | 0 | 0 | 0 | 0 | 0 | 15
2020-03-29 | A57829 | 1 | 고탄소 | P-AE1055LSM |  | Al 탈산 | B | 29 | 53 | 50100 | 79.15 | D | D | B |  | 1 | 1 |  | 1520 | 1548 | 4700 |  |  | 4700 | 50.5 | 11 | 93071 | 1604 |  | Y | 39 | 28 | [7 empty] | 김덕진 | 2 |  | Y | [6 empty] | 167.93 | 135.17 | A |  | 1604 | 3 | 0.17 | 1557 | 1.21 | 73 | 43 | 240 | 4:00 | 25 | 30 | 14 | 0 |  | 0 |  |  | N2 | 2020-03-29 22:13 | 2020-03-29 22:28 | 15 | 2020-03-29 22:12 | 17 |  |  |  |  | Y |  |  |  | Y | [5 empty] | 0 | 179.9 | [23 empty] | 7.93 | 10.64 | A |  |  | 7.603 | 28.208 | 52.304 | 0.217 | 6.879 | 1.854 | 1429.89 | 49 | 0 | 833 | 35 | 0 | 0 | 0 | 0 | 0 | 494 | 0 | 0 | 0 | 30
2020-03-29 | B57693 | 2 | 중탄소 | SM43C | 연주시작 | Al 탈산 | T | 20 | 71 | 48900 | 130.65 | D | B |  | B | 1 |  | 1 | 1540 | 1564 | 7400 |  |  | 7400 | 89.79 | 30 | 82410 | 1664 |  | Y | 55 | 44 | [7 empty] | 김익규 | 2 | [6 empty] | 100 | 11-10 | 0 | 302.05 | A |  | 1653 | 1 | 0.23 | 1585 | 1.22 | 91 | 58 | 286 | 4:46 | 10 | 11 | 0 | 0 |  | 0 | 0 |  | N2 | 2020-03-29 23:23 |  | 19 | 2020-03-29 22:39 | 64 |  |  |  |  | N | 투입기고장 | [7 empty] | 5 | 22.16 | 0 | [23 empty] | 0.06 | 0.06 | A | [9 empty] | 0 | 0 | 30 | 0 | 0 | 192 | 0 | 708 | 0 | 0 | 0 | 0 | 0 | 25 |  |  | 7 |  | 1
2020-03-29 | A57830 | 1 | 고탄소 | P-AE1055LSM |  | Al 탈산 | B | 1 | 39 | 0 | 78.12 | D | B | B |  | 1 | 1 |  | 1520 | 1539 | 4900 |  |  | 4900 | 52.65 | 11 | 93071 | 1587 |  | Y | 39 | 30 | [7 empty] | 김덕진 | 2 |  | Y |  |  |  |  | 155.8 |  | 0 | 310.96 | A |  | 1587 | 3 | 0.17 | 1543 | 1.19 | 59 | 30 | 243 | 4:03 | 25 | 30 | 15 | 0 |  | 0 |  |  | N2 | 2020-03-29 23:12 | 2020-03-29 23:33 | 21 | 2020-03-29 23:11 | 22 | EAF | 열간 보수 |  |  | Y |  |  |  | Y | [5 empty] | 0 | 169.09 | [23 empty] | 7.93 | 11.82 | A |  |  | 5.756 | 29.279 | 53.709 | 0.182 | 9.33 | 1.834 | 1751.92 | 90 | 0 | 1138 | 34 | 0 | 0 | 0 | 551 | 0 | 450 | 0 | 0 | 0 | 52
2020-03-29 | B57694 | 2 | 중탄소 | SM43C | 연주종료 | Al 탈산 | T | 32 | 73 | 48650 | 105.35 | B | B |  | B | 1 |  | 1 | 1540 | 1645 | 5200 |  |  | 5200 | 52.58 | 36 | 98892 | 1634 |  | N | 51 | 28 | [7 empty] | 임승우 | 2 |  |  |  |  | Y |  | 98.75 | 11-9 | 0 | 240.45 | A |  | 1628 | 1 | 0.17 | 1570 | 1.35 | 76 | 39 | 275 | 4:35 | 10 | 11 | 0 | 0 |  | 0 | 0 |  | N2 | 2020-03-30 00:06 |  | 48 | 2020-03-29 23:41 | 73 |  |  |  |  | N | 투입기고장 | [7 empty] | 5 | 14.68 | 0 | [23 empty] | 0.12 | 0.12 | A | [9 empty] | 0 | 0 | 23 | 0 | 0 | 178 | 0 | 750 | 0 | 0 | 0 | 0 | 0 | 5 |  |  | 5
2020-03-29 | A57831 | 1 | 고탄소 | P-AE1055LSM |  | Al 탈산 | B | 16 | 49 | 49300 | 90.62 | B | B | B |  | 1 | 1 |  | 1520 | 1536 | 5300 |  |  | 5300 | 56.95 | 11 | 93071 | 1589 |  | Y | 41 | 34 | [7 empty] | 이호남 | 2 |  | Y |  |  |  |  | 102.3 | 12-7 | 0 | 343.23 | A |  | 1589 | 3 | 0.16 | 1545 | 0.92 | 61 | 33 | 273 | 4:33 | 25 | 30 | 16 | 0 |  | 0 |  |  | N2 | 2020-03-30 00:29 | 2020-03-30 00:47 | 18 | 2020-03-30 00:27 | 20 | EAF | 열간 보수 |  |  | Y |  |  |  | Y | [5 empty] | 0 | 226.05 | [23 empty] | 7.93 | 13.29 | A |  |  | 5.308 | 28.621 | 55.016 | 0.138 | 10.364 | 1.922 | 1828.31 | 0 | 0 | 871 | 29 | 0 | 0 | 0 | 552 | 0 | 450 | 0 | 0 | 0 | 28
2020-03-29 | B57695 | 2 | 중탄소 | SM43C | 연주종료 | Al 탈산 | T | 10 | 88 | 48850 | 80.32 | B | B |  | B | 1 |  | 1 | 1540 | 1567 | 4900 |  |  | 4900 | 54.05 | 33 | 90651 | 1625 |  | N | 41 | 27 | [7 empty] | 임승우 | 2 |  |  |  |  | Y |  | 96.25 | 11-4 | 0.12 | 128.62 | A |  | 1611 | 1 | 0.21 | 1567 | 1.39 | 73 | 32 | 230 | 3:50 | 10 | 11 | 0 | 0 |  | 0 | 0 |  | N2 | 2020-03-30 00:58 |  | 56 | 2020-03-30 00:46 | 67 |  |  |  |  | N | 투입기고장 | [7 empty] | 5.3 | 11.51 | 0 | [23 empty] | 0.03 | 0.03 | A | [9 empty] | 0 | 0 | 20 | 0 | 0 | 176 | 0 | 753 | 0 | 0 | 0 | 0 | 0 | 16 |  |  | 5
2020-03-29 | A57832 | 1 | 고탄소 | P-AE1055LSM |  | Al 탈산 | B | 5 | 18 | 50300 | 83.93 | B | B | B |  | 1 | 1 |  | 1520 | 1534 | 5200 |  |  | 5200 | 51.22 | 12 | 101532 | 1596 |  | Y | 40 | 32 | [7 empty] | 이호남 | 2 |  | Y |  |  |  |  | 101.95 | 13-3 | 0 | 302.38 | A |  | 1594 | 3 | 0.16 | 1545 | 1.14 | 61 | 28 | 257 | 4:17 | 25 | 30 | 17 | 0 |  | 0 |  |  | N2 | 2020-03-30 01:25 | 2020-03-30 01:57 | 33 | 2020-03-30 01:23 | 34 |  |  |  |  | Y |  |  |  | Y | [5 empty] | 0 | 199.68 | [23 empty] | 7.93 | 14.35 | A |  |  | 6.086 | 28.92 | 53.926 | 0.206 | 8.86 | 1.864 | 1727.4 | 61 | 0 | 880 | 20 | 0 | 0 | 0 | 552 | 0 | 450 | 0 | 0 | 0 | 53
2020-03-29 | B57696 | 2 | 중탄소 | SM43C | 연주종료 | Al 탈산 | T | 33 | 59 | 50600 | 97.52 | B | B |  | B | 1 |  | 1 | 1540 | 1564 | 6100 |  |  | 6100 | 49.35 | 45 | 123615 | 1636 | 367 | Y | 49 | 33 |  |  | B57693 | 05 |  |  |  | 임승우 | 2 |  |  |  |  | Y |  | 100.7 | 12-3 | 0.46 | 217.39 | A |  | 1619 | 1 | 0.23 | 1570 | 1.1 | 76 | 39 | 268 | 4:28 | 10 | 11 | 0 | 0 |  | 0 | 0 |  | N2 | 2020-03-30 02:10 |  | 43 | 2020-03-30 01:52 | 61 |  |  |  |  | N | 투입기고장 | [7 empty] | 5 | 8.87 | 0 | [23 empty] | 0.04 | 0.04 | A | [9 empty] | 0 | 0 | 22 | 0 | 0 | 200 | 0 | 793 | 0 | 0 | 0 | 0 | 0 | 5
2020-03-29 | A57833 | 1 | 고탄소 | P-AE1055LSM |  | Al 탈산 | B | 29 | 54 | 49400 | 91.78 | B | B | B |  | 1 | 1 |  | 1520 | 1535 | 5600 |  |  | 5600 | 55.16 | 12 | 101532 | 1584 |  | Y | 41 | 33 | [7 empty] | 이호남 | 2 |  | Y |  |  |  |  | 110.45 | 13-4 | 0 | 350.88 | A |  | 1584 | 3 | 0.17 | 1541 | 0.86 | 57 | 27 | 263 | 4:23 | 25 | 30 | 18 | 0 |  | 0 |  |  | N2 | 2020-03-30 02:46 | 2020-03-30 03:00 | 14 | 2020-03-30 02:45 | 16 |  |  |  |  | Y |  |  |  | Y | [5 empty] | 0 | 243.7 | [23 empty] | 7.93 | 15.93 | A |  |  | 4.861 | 29.574 | 54.299 | 0.18 | 11.17 | 1.836 | 1774.41 | 0 | 0 | 871 | 33 | 0 | 0 | 0 | 493 | 0 | 432 | 0 | 0 | 0 | 50
2020-03-29 | B57697 | 2 | 중탄소 | SM45CB2 | 연주종료 | Si 탈산 | T | 20 | 72 | 48650 | 95.63 | B | B |  | B | 1 |  | 1 | 1540 | 1565 | 5800 |  |  | 5800 | 100.54 | 21 | 57687 | 1634 |  | N | 54 | 45 |  |  | B57694 | 04 |  |  |  | 임승우 | 2 |  |  |  |  | Y |  | 97.25 | 11-7 | 0 | 184.52 | A |  | 1620 | 1 | 0.16 | 1578 | 1.1 | 85 | 50 | 242 | 4:02 | 7 | 10 | 0 | 0 |  | 0 | 0 |  | N2 | 2020-03-30 03:12 |  | 43 | 2020-03-30 03:00 | 55 |  |  |  |  | N | 투입기고장 | [7 empty] | 5.5 | 0 | 11.19 | [23 empty] | 0.09 | 0.09 | A | [9 empty] | 0 | 0 | 22 | 0 | 0 | 0 | 0 | 631 | 0 | 0 | 0 | 0 | 0 | 5 |  |  | 4
2020-03-29 | A57834 | 1 | 고탄소 | P-AE1055LSM |  | Al 탈산 | B | 1 | 40 | 49600 | 85.8 | B | B | B |  | 1 | 1 |  | 1520 | 1540 | 5500 |  |  | 5500 | 54.17 | 12 | 101532 | 1593 |  | Y | 41 | 34 | [7 empty] | 이호남 | 2 |  | N | Y |  |  |  | 110.65 | 13-7 | 0 | 342.48 | A |  | 1593 | 3 | 0.17 | 1548 | 1.02 | 64 | 27 | 255 | 4:15 | 25 | 30 | 19 | 0 |  | 0 |  |  | N2 | 2020-03-30 03:37 | 2020-03-30 04:10 | 34 | 2020-03-30 03:35 | 35 |  |  |  |  | Y |  |  |  | Y | [5 empty] | 0 | 207.14 | [23 empty] | 7.93 | 16.9 | A |  |  | 4.819 | 29.058 | 55.446 | 0.128 | 11.505 | 1.908 | 1844.26 | 14 | 0 | 834 | 53 | 0 | 0 | 0 | 547 | 0 | 449 | 0 | 0 | 0 | 40
2020-03-29 | B57698 | 2 | 중탄소 | SM45CB2 | 연주종료 | Si 탈산 | T | 32 | 74 | 48450 | 79.23 | B | B |  | B | 1 |  | 1 | 1540 | 1555 | 5200 |  |  | 5200 | 57.36 | 33 | 90651 | 1604 |  | Y | 42 | 29 |  |  | B57695 | 04 |  |  |  | 임승우 | 2 |  |  |  |  | Y |  | 104.65 | 12-4 | 1.91 | 107.7 | A |  | 1600 | 1 | 0.28 | 1567 | 1.04 | 74 | 37 | 298 | 4:58 | 7 | 7 | 0 | 0 | 50 | 0 | 0 |  | N2 | 2020-03-30 04:08 |  | 51 | 2020-03-30 03:57 | 62 |  |  |  |  | N | 투입기고장 | [7 empty] | 5 | 0 | 11.47 | [23 empty] | 0.07 | 0.07 | A | [9 empty] | 0 | 0 | 35 | 0 | 0 | 0 | 0 | 614 | 0 | 0 | 0 | 0 | 0 | 5 |  |  | 5
2020-03-29 | A57835 | 1 | 고탄소 | P-AE1055LSM |  | Al 탈산 | B | 16 | 50 | 48600 | 88.3 | B | B | B |  | 1 | 1 |  | 1520 | 1536 | 5400 |  |  | 5400 | 53.19 | 12 | 101532 | 1598 |  | Y | 44 | 32 | [7 empty] | 이호남 | 2 |  |  | Y |  |  |  | 110.5 | 13-5 | 0.4 | 260.68 | A |  | 1595 | 3 | 0.17 | 1551 | 1 | 67 | 31 | 257 | 4:17 | 25 | 30 | 20 | 0 |  | 0 |  |  | N2 | 2020-03-30 04:37 | 2020-03-30 05:19 | 41 | 2020-03-30 04:36 | 43 |  |  |  |  | Y |  |  |  | Y | [5 empty] | 0 | 205.87 | [23 empty] | 7.98 | 18.02 | A |  |  | 4.887 | 29.715 | 54.288 | 0.25 | 11.108 | 1.826 | 1774.41 | 28 | 0 | 847 | 35 | 0 | 0 | 0 | 554 | 0 | 449 | 0 | 0 | 0 | 68
2020-03-29 | B57699 | 2 | 중탄소 | SM45CB2 | 연주종료 | Si 탈산 | T | 10 | 89 | 48750 | 80.02 | B | B |  | B | 1 |  | 1 | 1540 | 1585 | 4400 |  |  | 4400 | 53.39 | 30 | 82410 | 1607 | 366 | N | 41 | 26 |  |  | B57696 | 05 |  |  |  | 임승우 | 2 |  |  |  |  | Y |  | 103.25 | 11-10 | 0.04 | 119.28 | A |  | 1606 | 1 | 0.17 | 1573 | 1.25 | 80 | 38 | 220 | 3:40 | 7 | 9 | 0 | 0 | 50 | 0 | 0 |  | N2 | 2020-03-30 05:12 |  | 51 | 2020-03-30 04:57 | 66 |  |  |  |  | N | 투입기고장 | [7 empty] | 5.3 | 0 | 11.93 | [23 empty] | 0.03 | 0.03 | A | [9 empty] | 0 | 0 | 11 | 0 | 0 | 0 | 0 | 701 | 0 | 0 | 0 | 0 | 0 | 5 |  |  | 5
2020-03-29 | A57836 | 1 | 고탄소 | P-AE1055LSM | TUNDISH교체전 | Al 탈산 | B | 5 | 19 | 50700 | 100.6 | B | B | B |  | 1 | 1 |  | 1520 | 1538 | 5800 |  |  | 5800 | 58.23 | 12 | 99602 | 1588 |  | Y | 50 | 36 | [15 empty] | 107.45 | 13-9 | 0 | 351.31 | A |  | 1588 | 3 | 0.17 | 1588 | 0 | 104 | 33 | 256 | 4:16 | 25 | 30 | 21 | 0 |  | 0 |  |  | N2 | 2020-03-30 05:56 | 2020-03-30 06:25 | 29 | 2020-03-30 05:54 | 31 |  |  |  |  | Y |  |  |  | Y | [5 empty] | 0 | 238.99 | [23 empty] | 0.01 | 0 | A |  |  | 5.052 | 28.887 | 55.602 | 0.186 | 11.005 | 1.924 | 1828.31 | 20 | 0 | 864 | 23 | 0 | 0 | 0 | 552 | 0 | 515 | 0 | 0 | 0 | 41
2020-03-29 | B57700 | 2 | 중탄소 | SM45CB2 | 연주종료 | Si 탈산 | T | 33 | 60 | 50400 | 91.53 | B | B |  | C | 1 |  | 1 | 1540 | 1566 | 5500 |  |  | 5500 | 55.62 | 36 | 98892 | 1615 |  | Y | 41 | 30 |  |  | B57697 | 05 |  |  |  | 임승우 | 2 |  |  |  |  | Y |  | 99.5 | 12-2 | 3.25 | 46.94 | A |  | 1616 | 1 | 0.2 | 1573 | 1.07 | 80 | 45 | 232 | 3:52 | 7 | 8 | 0 | 0 |  | 0 | 0 |  | N2 | 2020-03-30 06:22 |  | 42 | 2020-03-30 06:00 | 64 |  |  |  |  | N | 호이스트고장 | [7 empty] | 4.3 | 0 | 15.36 | [23 empty] | 0.21 | 0.21 | A | [9 empty] | 0 | 0 | 0 | 0 | 0 | 0 | 0 | 671 | 0 | 0 | 0 | 0 | 0 | 24
2020-03-29 | A57837 | 1 | 고탄소 | STB2 | TUNDISH교체 | Al 탈산 | B | 29 | 55 | 48900 | 88.82 | B | C | C |  | 1 | 1 |  | 1520 | 1567 | 6500 |  |  | 6500 | 64.02 | 12 | 101532 | 1585 |  | Y | 48 | 41 | [7 empty] | 이호남 | 2 |  |  | Y |  |  |  | 106.5 | 12-10 | 380.03 | 0 | A |  | 1585 | 3 | 0.19 | 1562 | 0.58 | 106 | 44 | 242 | 4:02 | 25 | 26 | 22 | 0 |  | 0 |  |  | AR | 2020-03-30 06:46 | 2020-03-30 07:55 | 69 | 2020-03-30 06:45 | 70 |  |  |  |  | Y |  |  |  | Y | [5 empty] | 142.17 | 57.09 | [19 empty] | 1.4 |  |  |  | 4.9 | 0 | A | [9 empty] | 0 | 40 | 294 | 9 | 0 | 0 | 0 | 553 | 0 | 448 | 0 | 0 | 0 | 0 |  |  |  |  | 1
2020-03-29 | B57701 | 2 | 중탄소 | SM45CB | 연주종료 | Si 탈산 | T | 20 | 73 | 48200 | 80.37 | B | C |  | C | 1 |  | 1 | 1540 | 1564 | 5100 |  |  | 5100 | 51.57 | 36 | 98892 | 1616 |  | Y | 42 | 33 |  |  | B57698 | 05 |  |  |  | 임승우 | 2 |  |  | Y |  | Y |  | 107.9 | 12-7 | 235.1 | 0 | A |  | 1609 | 1 | 0.14 | 1570 | 1.04 | 77 | 43 | 191 | 3:11 | 7 | 8 | 0 | 0 |  | 0 | 0 |  | N2 | 2020-03-30 07:20 |  | 49 | 2020-03-30 07:09 | 61 |  |  |  |  | N | 호이스트고장 |  |  |  |  | Y |  |  |  | 0 | 7.48 | [23 empty] | 0.07 | 0.07 | A | [9 empty] | 0 | 0 | 138 | 0 | 0 | 0 | 0 | 704 | 0 | 157 | 0 | 0 | 0 | 24
2020-03-30 | A57838 | 1 | 고탄소 | STB2 |  | Al 탈산 | B | 1 | 41 | 49700 | 86.23 | C | C | C |  | 1 | 1 |  | 1520 | 1536 | 6300 |  |  | 6300 | 62.05 | 12 | 101532 | 1555 |  | Y | 48 | 40 | [7 empty] | 박안희 | 2 |  |  | Y |  |  |  | 109.15 | 13-5 | 355.58 | 0 | A |  | 1555 | 3 | 0.18 | 1532 | 0.61 | 76 | 36 | 247 | 4:07 | 25 | 25 | 23 | 0 |  | 0 |  |  | AR | 2020-03-30 08:02 | 2020-03-30 09:00 | 59 | 2020-03-30 08:01 | 59 |  |  |  |  | Y |  |  |  | Y | [5 empty] | 113.8 | 49.37 | [20 empty] | 0.57 |  |  | 100.99 | 0 | A | [9 empty] | 0 | 10 | 212 | 13 | 0 | 0 | 0 | 593 | 0 | 546 | 0 | 0 | 0 | 29
2020-03-30 | B57702 | 2 | 중탄소 | SM45CB | 연주종료 | Si 탈산 | T | 32 | 75 | 47700 | 77.92 | C | C |  | C | 1 |  | 1 | 1540 | 1554 | 5300 |  |  | 5300 | 58.47 | 33 | 90651 | 1607 |  | N | 44 | 29 |  |  | B57699 | 03 |  |  |  | 고승만 | 2 |  |  | Y |  | Y |  | 103.4 | 12-3 | 203.25 | 0 | A |  | 1593 | 1 | 0.16 | 1568 | 0.96 | 75 | 31 | 182 | 3:02 | 7 | 7 | 0 | 0 |  | 0 | 0 |  | N2 | 2020-03-30 08:14 |  | 64 | 2020-03-30 08:05 | 73 |  |  |  |  | N | 호이스트고장 |  |  |  |  | Y |  |  | 5 | 0 | 7.41 | [23 empty] | 0 | 0 | A | [9 empty] | 0 | 0 | 0 | 0 | 0 | 0 | 0 | 652 | 0 | 569 | 0 | 0 | 0 | 0
2020-03-30 | A57839 | 1 | 고탄소 | STB2 |  | Al 탈산 | B | 16 | 51 | 49100 | 88.68 | C | C | C |  | 1 | 1 |  | 1520 | 1532 | 6300 |  |  | 6300 | 62.05 | 12 | 101532 | 1560 | 371 | Y | 50 | 39 | [7 empty] | 박안희 | 2 |  |  | Y |  |  |  | 102.25 | 12-6 | 399.92 | 0 | A |  | 1560 | 3 | 0.18 | 1525 | 0.92 | 69 | 31 | 236 | 3:56 | 25 | 25 | 24 | 0 |  | 0 |  |  | AR | 2020-03-30 09:17 | 2020-03-30 10:08 | 52 | 2020-03-30 09:16 | 53 |  |  |  |  | Y |  |  |  | Y | [5 empty] | 99.75 | 48.89 | [20 empty] | 0.59 |  |  | 103.05 | 0 | A | [9 empty] | 0 | 15 | 257 | 19 | 0 | 0 | 0 | 595 | 0 | 550 | 0 | 0 | 0 | 6
2020-03-30 | B57703 | 2 | 중탄소 | SM45CB | 연주종료 | Si 탈산 | T | 10 | 90 | 48450 | 98.83 | C | C |  | C | 1 |  | 1 | 1540 | 1575 | 5200 |  |  | 5200 | 52.58 | 36 | 98892 | 1626 | 365 | Y | 49 | 30 |  |  | B57700 | 05 |  |  |  | 고승만 | 2 |  |  | Y |  | Y |  | 104.15 | 12-1 | 293.94 | 0 | A |  | 1610 | 1 | 0.19 | 1571 | 0.84 | 78 | 38 | 201 | 3:21 | 7 | 8 | 0 | 0 |  | 0 | 0 |  | N2 | 2020-03-30 09:32 |  | 50 | 2020-03-30 09:12 | 69 |  |  |  |  | N | 호이스트고장 | [8 empty] | 0 | 12.78 | [23 empty] | 0.27 | 0.27 | A | [9 empty] | 0 | 0 | 160 | 0 | 0 | 0 | 0 | 550 | 0 | 505 | 0 | 0 | 0 | 22 |  |  | 4
2020-03-30 | A57840 | 1 | 고탄소 | STB2 |  | Al 탈산 | B | 5 | 20 | 51100 | 82.33 | C | C | C |  | 1 | 1 |  | 1520 | 1531 | 6200 |  |  | 6200 | 40.71 | 18 | 152298 | 1558 |  | Y | 46 | 38 | [7 empty] | 박안희 | 2 |  |  | Y |  |  |  | 105.15 | 13-6 | 279.06 | 0 | A |  | 1558 | 3 | 0.18 | 1526 | 0.89 | 70 | 31 | 246 | 4:06 | 25 | 25 | 25 | 0 |  | 0 |  |  | AR | 2020-03-30 10:17 | 2020-03-30 11:14 | 56 | 2020-03-30 10:17 | 57 |  |  |  |  | Y |  |  |  | Y | [5 empty] | 104.89 | 36.28 | [20 empty] | 0.63 |  |  | 104.96 | 0 | A | [9 empty] | 0 | 38 | 192 | 23 | 0 | 0 | 0 | 597 | 0 | 549 | 0 | 0 | 0 | 56
2020-03-30 | B57704 | 2 | 중탄소 | SM45CB | 연주종료 | Si 탈산 | T | 33 | 61 | 50650 | 98.1 | C | C |  | C | 1 |  | 1 | 1540 | 1565 | 6400 |  |  | 6400 | 66.57 | 35 | 96145 | 1614 |  | N | 53 | 36 |  |  | B57701 | 05 |  |  |  | 고승만 | 2 |  |  | Y |  | Y |  | 105.45 | 12-7 | 293.75 | 0 | A |  | 1611 | 1 | 0.14 | 1574 | 1.15 | 81 | 38 | 227 | 3:47 | 7 | 8 | 0 | 0 |  | 0 | 0 |  | N2 | 2020-03-30 10:37 |  | 48 | 2020-03-30 10:18 | 68 |  |  |  |  | N | 호이스트고장 |  |  |  |  | N | 가탄재 투입량과다 |  | 4.2 | 0 | 7.28 | [23 empty] | 0.14 | 0.14 | A | [9 empty] | 0 | 0 | 13 | 0 | 0 | 0 | 0 | 749 | 0 | 406 | 203 | 0 | 0 | 58 |  |  | 2
2020-03-30 | B57705 | 2 | 중탄소 | SM45CB | 연주종료 | Si 탈산 | T | 20 | 74 | 48250 | 172.27 | C | C |  | C | 1 |  | 1 | 1540 | 1575 | 6200 |  |  | 6200 | 66.38 | 34 | 93398 | 1615 |  | Y | 63 | 34 |  |  | B57702 | 05 |  |  |  | 고승만 | 2 |  |  | Y |  | Y |  | 103.35 | 12-3 | 252.48 | 0 | A |  | 1607 | 1 | 0.16 | 1564 | 1.2 | 71 | 36 | 253 | 4:13 | 7 | 10 | 0 | 0 |  | 0 | 0 |  | N2 | 2020-03-30 12:59 |  | -18 | 2020-03-30 11:40 | 62 |  |  |  |  | N | 호이스트고장 |  |  |  |  | N | 가탄재 과다투입 |  |  | 0 | 12.6 | [23 empty] | 0 | 0 | A | [9 empty] | 0 | 0 | 35 | 0 | 0 | 0 | 0 | 802 | 0 | 460 | 200 | 0 | 0 | 66
2020-03-30 | A57841 | 1 | 고탄소 | SP-STB2 |  | Al 탈산 | B | 29 | 56 | 48700 | 95.93 | C | C | C |  | 1 | 1 |  | 1520 | 1538 | 6500 |  |  | 6500 | 128.04 | 6 | 50766 | 1552 |  | Y | 50 | 41 | [7 empty] | 박안희 | 2 |  |  | Y |  |  |  | 107.1 | 12-10 | 371.25 | 0 | A |  | 1552 | 3 | 0.18 | 1518 | 0.77 | 63 | 31 | 299 | 4:59 | 25 | 30 | 26 | 0 |  | 0 |  |  | AR | 2020-03-30 11:47 | 2020-03-30 12:18 | 31 | 2020-03-30 11:45 | 33 | [8 empty] | Y | [5 empty] | 126.77 | 46.79 | [20 empty] | 0.65 |  |  | 0.01 | 0 | A |  |  | 9.033 | 25.271 | 55.901 | 0.207 | 6.188 | 2.212 | 1752.42 | 0 | 0 | 324 | 35 | 0 | 0 | 0 | 598 | 0 | 549 | 0 | 0 | 0 | 61 |  |  |  | 0
2020-03-30 | A57842 | 1 | 고탄소 | SP-STB2 |  | Al 탈산 | B | 1 | 42 | 50200 | 93.68 | C | C | C |  | 1 | 1 |  | 1520 | 1546 | 6100 |  |  | 6100 | 72.1 | 10 | 84610 | 1558 |  | Y | 49 | 38 | [7 empty] | 박안희 | 2 |  |  | Y |  |  |  | 105.55 | 13-1 | 290.78 | 0 | A |  | 1558 | 3 | 0.18 | 1524 | 0.77 | 69 | 32 | 235 | 3:55 | 25 | 30 | 27 | 0 |  | 0 |  |  | AR | 2020-03-30 12:45 | 2020-03-30 13:25 | 40 | 2020-03-30 12:44 | 41 |  |  |  |  | Y |  |  |  | Y | [5 empty] | 123.33 | 53.01 | [20 empty] | 0.57 |  |  | 1.6 | 0 | A |  |  | 8.548 | 25.26 | 56.05 | 0.186 | 6.557 | 2.218 | 1752.42 | 0 | 0 | 345 | 30 | 0 | 0 | 0 | 600 | 0 | 549 | 0 | 0 | 0 | 76 |  |  |  | 0
2020-03-30 | B57706 | 2 | 중탄소 | SM45CB | 연주종료 | Si 탈산 | T | 32 | 76 | 47700 | 128.55 | C | C |  | C | 1 |  | 1 | 1540 | 1555 | 9600 |  |  | 9600 | 97.08 | 36 | 98892 | 1595 |  | Y | 97 | 47 | CR 성분 (0.212 )오버로 B57707 번과 반탕작업 |  | B57703 | 05 |  |  |  | 고승만 | 2 |  |  | Y |  | N |  | 104 | 12-3 | 462.35 | 0 | A |  | 1591 | 1 | 0.14 | 1566 | 1.04 | 73 | 40 | 207 | 3:27 | 7 | 7 | 0 | 0 | 80 | 0 | 0 |  | N2 | 2020-03-30 13:31 |  | 27 | 2020-03-30 13:24 | 35 |  |  |  |  | N | 호이스트고장 | [8 empty] | 0 | 8.69 | [23 empty] | 0 | 0 | A | [9 empty] | 0 | 0 | 65 | 0 | 0 | 0 | 0 | 1308 | 0 | 820 | 100 | 0 | 0 | 44
2020-03-30 | A57843 | 1 | 고탄소 | SP-STB2 |  | Al 탈산 | B | 16 | 52 | 49100 | 99.22 | C | C | C |  | 1 | 1 |  | 1520 | 1536 | 6600 |  |  | 6600 | 65 | 12 | 101532 | 1577 |  | Y | 51 | 40 | [7 empty] | 박안희 | 2 |  |  | Y |  |  |  | 107.05 | 13-1 | 260.66 | 0 | A |  | 1577 | 3 | 0.19 | 1528 | 1.04 | 73 | 38 | 253 | 4:13 | 25 | 30 | 28 | 0 |  | 0 |  |  | AR | 2020-03-30 13:48 | 2020-03-30 14:30 | 42 | 2020-03-30 13:46 | 44 |  |  |  |  | Y |  |  |  | Y | [5 empty] | 176.77 | 69.28 | [20 empty] | 0.46 |  |  | 3.61 | 0 | A |  |  | 8.869 | 24.807 | 56.345 | 0.114 | 6.353 | 2.271 | 1834.27 | 0 | 0 | 328 | 17 | 0 | 0 | 0 | 548 | 0 | 518 | 0 | 0 | 0 | 39 |  |  |  | 0
2020-03-30 | B57707 | 2 | 중탄소 | SM45CB | 연주종료 | Si 탈산 | T | 10 | 91 | 48300 | 89.65 | C | C |  | A | 1 |  | 1 | 1540 | 1544 | 5300 |  |  | 5300 | 53.59 | 36 | 98892 | 1624 |  | N | 42 | 32 | B57706 번CR 성분 (0.212 )오버로 반탕작업 |  | B57704 | 05 |  |  |  | 고승만 | 2 |  |  | Y |  | Y |  | 106.9 | 12-3 | 205.08 | 0 | A |  | 1605 | 1 | 0.15 | 1569 | 1.07 | 76 | 8 | 258 | 4:18 | 7 | 8 | 0 | 0 |  | 0 | 0 |  | N2 | 2020-03-30 14:31 |  | 34 | 2020-03-30 14:13 | 52 |  |  |  |  | N | 호이스트 고장 | [7 empty] | 5 | 0 | 17.09 | [23 empty] | 0.1 | 0.1 | A | [9 empty] | 0 | 0 | 321 | 0 | 0 | 0 | 0 | 551 | 0 | 202 | 0 | 0 | 0 | 16
2020-03-30 | A57844 | 1 | 고탄소 | SP-STB2 |  | Al 탈산 | B | 5 | 21 | 50200 | 95.98 | C | A | A |  | 1 | 1 |  | 1520 | 1541 | 6600 |  |  | 6600 | 65 | 12 | 101532 | 1574 |  | Y | 50 | 41 | [7 empty] | 박안희 | 2 |  |  | Y |  |  |  | 107.9 | 13-9 | 253.84 | 0 | A |  | 1574 | 3 | 0.18 | 1526 | 1.04 | 71 | 37 | 245 | 4:05 | 25 | 30 | 29 | 0 |  | 0 |  |  | AR | 2020-03-30 14:57 | 2020-03-30 15:35 | 38 | 2020-03-30 14:57 | 38 |  |  |  |  | Y |  |  |  | Y | [5 empty] | 206.29 | 68.65 | [20 empty] | 0.55 |  |  | 37.48 | 0 | A |  |  | 9.48 | 23.984 | 55.899 | 0.343 | 5.896 | 2.33 | 1818.57 | 0 | 67 | 307 | 29 | 0 | 0 | 0 | 551 | 0 | 520 | 0 | 0 | 0 | 33 |  |  |  | 0
2020-03-30 | B57708 | 2 | 중탄소 | SM45CB | 연주종료 | Si 탈산 | T | 33 | 62 | 50250 | 76.53 | A | A |  | A | 1 |  | 1 | 1540 | 1565 | 5000 |  |  | 5000 | 52 | 35 | 96145 | 1626 |  | N | 44 | 28 |  |  | B57705 | 05 |  |  |  | 고승만 | 2 |  |  | Y |  | Y |  |  |  | 212.48 | 0 | A |  | 1605 | 1 | 0.12 | 1574 | 1.48 | 81 | 33 | 248 | 4:08 | 7 | 8 | 0 | 0 |  | 0 | 0 |  | N2 | 2020-03-30 15:17 |  | 56 | 2020-03-30 15:05 | 68 |  |  |  |  | N | 호이스트 고장 | [7 empty] | 5 | 0 | 13.16 | [23 empty] | 0 | 0 | A | [9 empty] | 0 | 0 | 56 | 0 | 0 | 0 | 0 | 1101 | 0 | 406 | 0 | 0 | 0 | 22
2020-03-30 | A57845 | 1 | 고탄소 | SP-STB2 |  | Al 탈산 | B | 29 | 57 | 50100 | 92.18 | A | A | A |  | 1 | 1 |  | 1520 | 1553 | 5900 |  |  | 5900 | 58.11 | 12 | 101532 | 1560 |  | Y | 44 | 37 |  |  | A57842 |  |  |  |  | 정용태 | 3 |  |  | Y |  |  |  | 106.05 | 12-9 | 295.82 | 0 | A |  | 1560 | 3 | 0.19 | 1518 | 0.88 | 63 | 30 | 251 | 4:11 | 25 | 31 | 30 | 0 |  | 0 |  |  | AR | 2020-03-30 16:00 | 2020-03-30 16:42 | 42 | 2020-03-30 16:00 | 42 |  |  |  |  | Y |  |  |  | Y | [5 empty] | 216.6 | 74.12 | [20 empty] | 0.57 |  |  | 42.05 | 0 | A |  |  | 7.681 | 23.949 | 58.858 | 0.268 | 7.662 | 2.457 | 1965.51 | 0 | 50 | 278 | 31 | 0 | 0 | 0 | 799 | 0 | 690 | 0 | 0 | 0 | 88 |  |  |  | 0
2020-03-30 | B57709 | 2 | 중탄소 | SM45CB | 연주종료 | Si 탈산 | T | 20 | 75 | 48200 | 81.37 | A | A |  | A | 1 |  | 1 | 1540 | 1555 | 5500 |  |  | 5500 | 54.11 | 37 | 101639 | 1616 |  | Y | 42 | 29 |  |  | B57706 | 05 |  |  |  | 임현진 | 2 |  |  |  |  | Y |  |  |  | 252.37 | 0 | A |  | 1604 | 1 | 0.12 | 1568 | 1.38 | 75 | 28 | 226 | 3:46 | 7 | 11 | 0 | 0 |  | 0 | 0 |  | N2 | 2020-03-30 16:22 |  | 53 | 2020-03-30 16:08 | 67 |  |  |  |  | N | 호이스트 고장 | [7 empty] | 5 | 0 | 17.04 | [23 empty] | 0.1 | 0.1 | A | [9 empty] | 0 | 0 | 655 | 0 | 0 | 0 | 0 | 853 | 0 | 208 | 0 | 0 | 0 | 8
2020-03-30 | A57846 | 1 | 고탄소 | STB2 |  | Al 탈산 | B | 1 | 43 | 49500 | 87.87 | A | A | A |  | 1 | 1 |  | 1520 | 1538 | 6500 |  |  | 6500 | 64.02 | 12 | 101532 | 1568 |  | Y | 46 | 40 |  |  | A57843 |  |  |  |  | 정용태 | 2 |  |  | Y |  |  |  | 107.85 | 13-4 | 327.61 | 0 | A |  | 1568 | 3 | 0.19 | 1535 | 0.85 | 79 | 39 | 256 | 4:16 | 25 | 26 | 31 | 0 |  | 0 |  |  | AR | 2020-03-30 16:56 | 2020-03-30 17:48 | 52 | 2020-03-30 16:54 | 54 | [8 empty] | Y | [5 empty] | 152.72 | 62.76 | [20 empty] | 0.57 |  |  | 0.01 | 0 | A | [9 empty] | 0 | 44 | 272 | 38 | 0 | 0 | 0 | 296 | 0 | 298 | 0 | 0 | 0 | 63
2020-03-30 | B57710 | 2 | 중탄소 | SM45CB | 연주종료 | Si 탈산 | T | 32 | 77 | 47800 | 103.73 | A | A |  | A | 1 |  | 1 | 1540 | 1565 | 5600 |  |  | 5600 | 58.25 | 35 | 96145 | 1624 |  | N | 41 | 31 |  |  | B57707 | 05 |  |  |  | 임현진 | 2 |  |  |  |  | Y |  | 98.5 | 11-8 | 260.66 | 0 | A |  | 1612 | 1 | 0.13 | 1560 | 1.5 | 67 | 35 | 200 | 3:20 | 7 | 8 | 0 | 0 |  | 0 | 0 |  | N2 | 2020-03-30 17:41 |  | 41 | 2020-03-30 17:05 | 76 |  |  |  |  | N | 호이스트 고장 | [7 empty] | 5 | 0 | 30.87 | [23 empty] | 0 | 0 | A | [9 empty] | 0 | 0 | 531 | 0 | 0 | 0 | 0 | 745 | 0 | 206 | 0 | 0 | 0 | 6
2020-03-30 | A57847 | 1 | 고탄소 | STB2 |  | Al 탈산 | B | 16 | 53 | 50000 | 110.7 | A | A | A |  | 1 | 1 |  | 1520 | 1560 | 5900 |  |  | 5900 | 58.11 | 12 | 101532 | 1573 |  | Y | 44 | 37 |  |  | A57844 |  |  |  |  | 정용태 | 3 |  |  | Y |  |  |  | 107.2 | 13-1 | 308.02 | 0 | A |  | 1573 | 3 | 0.19 | 1525 | 0.73 | 69 | 37 | 271 | 4:31 | 25 | 25 | 32 | 0 |  | 0 |  |  | AR | 2020-03-30 18:22 | 2020-03-30 18:56 | 35 | 2020-03-30 18:20 | 36 |  |  |  |  | Y |  |  |  | Y | [5 empty] | 195.18 | 247.48 | [20 empty] | 0.62 |  |  | 1.69 | 0 | A | [9 empty] | 0 | 66 | 301 | 19 | 0 | 0 | 0 | 501 | 0 | 595 | 0 | 0 | 0 | 48
2020-03-30 | B57711 | 2 | 중탄소 | SM45CB | 연주종료 | Si 탈산 | T | 11 | 1 | 53750 | 86.03 | A | A |  | A | 1 |  | 1 | 1540 | 1536 | 6900 |  |  | 6900 | 58.41 | 43 | 118121 | 1644 |  | Y | 45 | 36 |  |  | B57708 | 05 |  |  |  | 임현진 | 2 |  |  |  |  | Y |  |  |  | 278.67 | 0 | A |  | 1621 | 1 | 0.17 | 1579 | 1.36 | 86 | 40 | 216 | 3:36 | 7 | 8 | 0 | 0 |  | 0 | 0 |  | N2 | 2020-03-30 18:50 |  | 34 | 2020-03-30 18:35 | 49 |  |  |  |  | N | 호이스트 고장 | [7 empty] | 5 | 0 | 23.65 | 대보수 래들 | [22 empty] | 0.05 | 0.05 | A | [9 empty] | 0 | 0 | 547 | 0 | 0 | 0 | 0 | 650 | 0 | 205 | 0 | 0 | 0 | 55
2020-03-30 | A57848 | 1 | 고탄소 | STB2 |  | Al 탈산 | B | 5 | 22 | 50500 | 94.48 | A | A | A |  | 1 | 1 |  | 1520 | 1544 | 5600 |  |  | 5600 | 55.16 | 12 | 101532 | 1576 | 363 | Y | 44 | 35 |  |  | A57845 |  |  |  |  | 정용태 | 2 |  |  | Y |  |  |  | 104.15 | 13-5 | 249.02 | 0 | A |  | 1555 | 3 | 0.18 | 1523 | 0.64 | 67 | 32 | 237 | 3:57 | 25 | 25 | 33 | 0 |  | 0 |  |  | AR | 2020-03-30 19:22 | 2020-03-30 20:06 | 44 | 2020-03-30 19:21 | 45 |  |  |  |  | Y |  |  |  | Y | [5 empty] | 127.55 | 141.42 | [20 empty] | 0.83 |  |  | 16.79 | 0 | A | [9 empty] | 0 | 57 | 339 | 0 | 0 | 0 | 0 | 301 | 0 | 295 | 0 | 0 | 0 | 55
2020-03-30 | B57712 | 2 | 중탄소 | SM45C | 연주종료 | Si 탈산 | T | 33 | 63 | 50350 | 87.65 | A | A |  | A | 1 |  | 1 | 1540 | 1576 | 4500 |  |  | 4500 | 65.53 | 25 | 68675 | 1625 |  | Y | 42 | 25 |  |  | B57709 | 05 |  |  |  | 임현진 | 2 |  |  |  |  | Y |  | 106.95 | 12-8 | 190.1 | 0 | A |  | 1609 | 1 | 0.13 | 1560 | 1.54 | 67 | 34 | 252 | 4:12 | 10 | 11 | 0 | 0 |  | 0 | 0 |  | N2 | 2020-03-30 19:48 |  | 39 | 2020-03-30 19:28 | 59 |  |  |  |  | N | 호이스트 고장 | [7 empty] | 4.5 | 0 | 25.38 | [23 empty] | 0.14 | 0.14 | A | [9 empty] | 0 | 0 | 590 | 0 | 0 | 169 | 0 | 504 | 0 | 205 | 0 | 0 | 0 | 49 |  |  | 7
2020-03-30 | A57849 | 1 | 고탄소 | STB2 |  | Al 탈산 | B | 15 | 21 | 50900 | 96.8 | A | A | A |  | 1 | 1 |  | 1520 | 1544 | 6100 |  |  | 6100 | 60.08 | 12 | 101532 | 1561 |  | Y | 44 | 37 |  |  | A57846 |  |  |  |  | 정용태 | 3 |  |  | Y |  |  |  | 110.05 | 14-1 | 275.01 | 0 | A |  | 1561 | 3 | 0.18 | 1525 | 0.68 | 69 | 27 | 254 | 4:14 | 25 | 25 | 34 | 0 |  | 0 |  |  | AR | 2020-03-30 20:24 | 2020-03-30 21:08 | 45 | 2020-03-30 20:24 | 45 |  |  |  |  | Y |  |  |  | Y | [5 empty] | 0.14 | 0 | [20 empty] | 0.77 |  |  | 26.03 | 0 | A | [9 empty] | 0 | 48 | 299 | 30 | 0 | 0 | 0 | 495 | 0 | 298 | 0 | 0 | 0 | 68
2020-03-30 | B57713 | 2 | 중탄소 | SM45C | 연주종료 | Si 탈산 | T | 20 | 76 | 48500 | 75.88 | A | A |  | A | 1 |  | 1 | 1540 | 1527 | 5700 |  |  | 5700 | 64.84 | 32 | 87904 | 1624 |  | Y | 42 | 33 |  |  | B57710 | 05 |  |  |  | 임현진 | 2 |  |  |  |  | Y |  |  |  | 213.73 | 0 | A |  | 1615 | 1 | 0.13 | 1565 | 1.75 | 72 | 76 | 242 | 4:02 | 10 | 11 | 0 | 0 |  | 0 | 0 |  | N2 | 2020-03-30 20:36 |  | 57 | 2020-03-30 20:25 | 68 |  |  |  |  | N | 호이스트 고장 | [7 empty] | 4.8 | 0 | 19.62 | [23 empty] | 0.18 | 0.18 | A | [9 empty] | 0 | 0 | 556 | 0 | 0 | 182 | 0 | 500 | 0 | 207 | 0 | 0 | 0 | 51
2020-03-30 | A57850 | 1 | 고탄소 | STB2 |  | Al 탈산 | B | 1 | 44 | 49600 | 96.6 | A | A | A |  | 1 | 1 |  | 1520 | 1550 | 6000 |  |  | 6000 | 59.09 | 12 | 101532 | 1566 |  | Y | 48 | 37 |  |  | A57847 |  |  |  |  | 정용태 | 2 |  |  | Y |  |  |  | 105.55 | 13-1 | 246.78 | 0 | A |  | 1566 | 3 | 0.19 | 1527 | 0.8 | 71 | 34 | 249 | 4:09 | 25 | 25 | 35 | 0 |  | 0 |  |  | AR | 2020-03-30 21:25 | 2020-03-30 22:14 | 49 | 2020-03-30 21:25 | 49 |  |  |  |  | Y |  |  |  | Y | [5 empty] | 0.21 | 0 | [20 empty] | 0.71 |  |  | 28.77 | 0 | A | [9 empty] | 0 | 54 | 236 | 31 | 0 | 0 | 0 | 598 | 0 | 595 | 0 | 0 | 0 | 78
2020-03-30 | B57714 | 2 | 중탄소 | SM45C | 연주종료 | Si 탈산 | T | 32 | 78 | 48100 | 77.05 | A | A |  | A | 1 |  | 1 | 1540 | 1546 | 5700 |  |  | 5700 | 57.64 | 36 | 98892 | 1615 |  | Y | 44 | 30 |  |  | B57711 | 05 |  |  |  | 임현진 | 2 |  |  |  |  | Y |  |  |  | 241.22 | 0 | A |  | 1610 | 1 | 0.12 | 1566 | 1.67 | 73 | 38 | 207 | 3:27 | 10 | 11 | 0 | 0 | 80 | 0 | 0 |  | N2 | 2020-03-30 21:49 |  | 44 | 2020-03-30 21:39 | 53 | [14 empty] | 0 | 12.89 | [23 empty] | 0.05 | 0.05 | A | [9 empty] | 0 | 0 | 586 | 0 | 0 | 177 | 0 | 505 | 0 | 207 | 0 | 0 | 0 | 18 |  |  | 5
2020-03-30 | A57851 | 1 | 고탄소 | STB2 |  | Al 탈산 | B | 16 | 54 | 49600 | 85.03 | A | B | B |  | 1 | 1 |  | 1520 | 1566 | 6300 |  |  | 6300 | 67.69 | 11 | 93071 | 1556 |  | Y | 46 | 39 |  |  | A57848 |  |  |  |  | 정용태 | 3 |  |  | N |  |  |  | 106.05 | 12-9 | 271.37 | 0 | A |  | 1556 | 3 | 0.18 | 1520 | 0.95 | 64 | 32 | 268 | 4:28 | 25 | 25 | 36 | 0 |  | 0 |  |  | AR | 2020-03-30 22:41 | 2020-03-30 23:19 | 38 | 2020-03-30 22:40 | 39 |  |  |  |  | Y |  |  |  | Y | [5 empty] | 130.43 | 54.4 | [20 empty] | 0.63 |  |  | 30.23 | 0 | A | [9 empty] | 0 | 29 | 297 | 0 | 0 | 0 | 0 | 1148 | 0 | 1139 | 0 | 0 | 0 | 68
2020-03-30 | B57715 | 2 | 중탄소 | SM45C | 연주종료 | Si 탈산 | T | 11 | 2 | 54300 | 79.87 | A | B |  | B | 1 |  | 1 | 1540 | 1557 | 5600 |  |  | 5600 | 67.95 | 30 | 82410 | 1627 |  | Y | 40 | 29 |  |  | B57712 | 05 |  |  |  | 임현진 | 2 |  |  |  |  | Y |  | 89.6 | 12-3 | 66.62 | 2.41 | A |  | 1619 | 1 | 0.1 | 1564 | 1.55 | 71 | 32 | 185 | 3:05 | 10 | 15 | 0 | 0 |  | 0 | 0 |  | N2 | 2020-03-30 22:49 |  | 49 | 2020-03-30 22:40 | 58 |  |  |  |  | N | 호이스트 고장 | [7 empty] | 4.5 | 0 | 15.1 | [23 empty] | 0.02 | 0.02 | A | [9 empty] | 0 | 0 | 220 | 0 | 0 | 177 | 0 | 505 | 0 | 207 | 0 | 0 | 0 | 61 |  |  | 5 | 0.082
2020-03-30 | A57852 | 1 | 고탄소 | STB2 |  | Al 탈산 | B | 5 | 23 | 50600 | 85.02 | B | B | B |  | 1 | 1 |  | 1520 | 1531 | 5300 |  |  | 5300 | 56.95 | 11 | 93071 | 1566 |  | Y | 41 | 33 | [7 empty] | 이호남 | 2 |  |  | Y |  |  |  | 105.3 | 13-6 | 229.36 | 0 | A |  | 1566 | 3 | 0.2 | 1518 | 1.14 | 62 | 30 | 263 | 4:23 | 25 | 25 | 37 | 0 |  | 0 |  |  | AR | 2020-03-30 23:53 | 2020-03-31 00:25 | 32 | 2020-03-30 23:50 | 35 |  |  |  |  | Y |  |  |  | Y | [5 empty] | 139.27 | 70.09 | [20 empty] | 0.51 |  |  | 0 | 0 | A | [9 empty] | 408 | 27 | 314 | 0 | 0 | 0 | 0 | 595 | 0 | 549 | 0 | 0 | 0 | 80
2020-03-30 | B57716 | 2 | 중탄소 | SM45C | 연주종료 | Si 탈산 | T | 33 | 64 | 50600 | 85.08 | B | B |  | B | 1 |  | 1 | 1540 | 1545 | 6000 |  |  | 6000 | 60.67 | 36 | 98892 | 1617 |  | Y | 45 | 34 |  |  | B57713 | 04 |  |  |  | 임승우 | 2 |  |  |  |  | Y |  | 108.1 | 12-9 | 0.43 | 185.88 | A |  | 1605 | 1 | 0.24 | 1564 | 1.1 | 71 | 39 | 315 | 5:15 | 10 | 11 | 0 | 0 |  | 0 | 0 |  | N2 | 2020-03-30 23:57 |  | 39 | 2020-03-30 23:48 | 48 |  |  |  |  | N | 호이스트 고장 | [7 empty] | 4 | 0 | 26.18 | [23 empty] | 0.04 | 0.04 | A | [9 empty] | 0 | 0 | 22 | 0 | 0 | 160 | 0 | 853 | 0 | 0 | 0 | 0 | 0 | 12 |  |  | 5
2020-03-30 | A57853 | 1 | 고탄소 | STB2 |  | Al 탈산 | B | 15 | 22 | 50300 | 77.97 | B | B | B |  | 1 | 1 |  | 1520 | 1552 | 5100 |  |  | 5100 | 54.8 | 11 | 93071 | 1566 |  | Y | 41 | 32 | [7 empty] | 이호남 | 2 |  | Y | N |  |  |  | 104 | 13-4 | 160.42 | 0 | A |  | 1566 | 3 | 0.18 | 1519 | 1.31 | 63 | 28 | 273 | 4:33 | 25 | 25 | 38 | 0 |  | 0 |  |  | AR | 2020-03-31 00:58 | 2020-03-31 01:30 | 32 | 2020-03-31 00:57 | 34 |  |  |  |  | Y |  |  |  | Y | [5 empty] | 130.7 | 37.42 | [20 empty] | 0.49 |  |  | 1.27 | 0 | A | [9 empty] | 698 | 39 | 300 | 0 | 0 | 0 | 0 | 551 | 0 | 448 | 0 | 0 | 0 | 49
2020-03-30 | B57717 | 2 | 중탄소 | SM45C | TUNDISH교체전 | Si 탈산 | T | 20 | 77 | 48500 | 90.07 | B | B |  | B | 1 |  | 1 | 1540 | 1535 | 5600 |  |  | 5600 | 59.96 | 34 | 93398 | 1624 |  | Y | 40 | 31 |  |  | B57714 | 05 |  |  |  | 임승우 | 2 |  |  |  |  | Y |  | 99.3 | 11-8 | 1.04 | 108.72 | A |  | 1619 | 1 | 0.11 | 1556 | 1.32 | 63 | 40 | 236 | 3:56 | 10 | 20 | 0 | 0 | 80 | 0 | 0 |  | N2 | 2020-03-31 01:17 |  | 27 | 2020-03-31 01:04 | 40 |  |  |  |  | N | 호이스트 고장 | [7 empty] | 4.5 | 0 | 25.56 | [23 empty] | 0.11 | 0.11 | A | [9 empty] | 0 | 0 | 23 | 0 | 0 | 195 | 0 | 722 | 0 | 0 | 0 | 0 | 0 | 10 |  |  | 5
2020-03-30 | A57854 | 1 | 고탄소 | STB2 |  | Al 탈산 | B | 1 | 45 | 49800 | 79.85 | B | B | B |  | 1 | 1 |  | 1520 | 1534 | 5400 |  |  | 5400 | 58.02 | 11 | 93071 | 1560 |  | Y | 41 | 33 | [7 empty] | 이호남 | 2 |  |  | Y |  |  |  | 110.05 | 13-5 | 250.97 | 0 | A |  | 1560 | 3 | 0.18 | 1523 | 0.97 | 67 | 31 | 235 | 3:55 | 25 | 25 | 39 | 0 |  | 0 |  |  | AR | 2020-03-31 02:03 | 2020-03-31 02:35 | 32 | 2020-03-31 02:01 | 34 |  |  |  |  | Y |  |  |  | Y | [5 empty] | 127.43 | 57.04 | [23 empty] | 2.51 | 0 | A | [9 empty] | 725 | 34 | 282 | 0 | 0 | 0 | 0 | 553 | 0 | 499 | 0 | 0 | 0 | 44
2020-03-30 | B57718 | 2 | 중탄소 | SNCM8I |  | Al 탈산 | I | 32 | 79 | 47850 | 103.58 | B | B |  | B | 1 |  | 1 | 1560 | 1534 | 8500 |  |  | 8500 | 85 | 24 | 100000 | 1634 |  | INGOT | 51 | 40 |  |  | B57715 | 05 |  |  |  | 임승우 | [5 empty] | Y |  | 108.65 | 12-7 | 289.34 | 0 | A |  | 1641 | 1 | 0.24 | 1575 | 1.4 | 86 |  | 285 | 4:45 | 20 | 23 | 0 | 0 |  | 0 | 0 |  | AR | 2020-03-31 02:40 |  | 27 | 2020-03-31 02:29 | [5 empty] | N | 호이스트 고장 | [7 empty] | 4.1 | 36.06 | 0 | [18 empty] | 1.2 |  |  |  |  | 0.06 | 0.06 | A | [9 empty] | 831 | 0 | 31 | 0 | 0 | 186 | 0 | 888 | 0 | 0 | 0 | 0 | 0 | 16
2020-03-30 | A57855 | 1 | 고탄소 | STB2 |  | Al 탈산 | B | 11 | 3 | 53300 | 85.57 | B | B | B |  | 1 | 1 |  | 1520 | 1550 | 4700 |  |  | 4700 | 46.29 | 12 | 101532 | 1550 |  | Y | 41 | 29 | [7 empty] | 이호남 | 2 |  | Y | N |  |  |  | 102 | 13-7 | 157.45 | 0 | A |  | 1550 | 3 | 0.18 | 1522 | 0.65 | 66 | 31 | 256 | 4:16 | 25 | 25 | 40 | 0 |  | 0 |  |  | AR | 2020-03-31 03:11 | 2020-03-31 03:44 | 33 | 2020-03-31 03:10 | 35 |  |  |  |  | Y |  |  |  | Y | [5 empty] | 130.39 | 91.84 | [20 empty] | 0.46 |  |  | 3.79 | 0 | A | [9 empty] | 415 | 37 | 295 | 0 | 0 | 0 | 0 | 298 | 0 | 299 | 0 | 0 | 0 | 83
2020-03-30 | B57719 | 2 | 중탄소 | AE6150M | 연주시작 | Al 탈산 | T | 16 | 55 | 49800 | 108.73 | B | B |  | B | 1 |  | 1 | 1530 | 1525 | 8700 |  |  | 8700 | 95 | 45 | 91575 | 1654 |  | Y | 55 | 41 |  |  | B57716 | 05 |  |  |  | 임승우 | 2 |  |  |  |  | Y |  |  |  | 186.8 | 0 | A |  | 1633 | 1 | 0.13 | 1573 | 1.41 | 87 | 44 | 210 | 3:30 | 15 | 16 | 0 | 0 |  | 0 | 0 |  | AR | 2020-03-31 03:48 |  | 21 | 2020-03-31 03:25 | 44 |  |  |  |  | N | 호이스트 고장 | [7 empty] | 4.5 | 12.52 | 0 | [23 empty] | 0.11 | 0.11 | A | [9 empty] | 1403 | 0 | 226 | 0 | 0 | 200 | 0 | 734 | 0 | 0 | 0 | 0 | 0 | 0 |  |  | 7 |  | 1
2020-03-30 | A57856 | 1 | 고탄소 | STB2 | TUNDISH교체전 | Al 탈산 | B | 5 | 24 | 50900 | 97 | B | B | B |  | 1 | 1 |  | 1520 | 1530 | 6900 |  |  | 6900 | 71.38 | 12 | 96671 | 1559 |  | Y | 59 | 43 | [7 empty] | 이호남 | 2 |  |  | Y |  |  |  | 108.8 | 13-9 | 244.77 | 0 | A |  | 1559 | 3 | 0.18 | 1523 | 0.97 | 67 | 31 | 243 | 4:03 | 25 | 25 | 41 | 0 |  | 0 |  |  | AR | 2020-03-31 04:19 | 2020-03-31 04:48 | 29 | 2020-03-31 04:18 | 30 |  |  |  |  | Y |  |  |  | Y | [5 empty] | 127.77 | 50.37 | [20 empty] | 0.5 |  |  | 5.09 | 0 | A | [9 empty] | 318 | 0 | 204 | 0 | 0 | 0 | 0 | 904 | 0 | 602 | 0 | 0 | 0 | 55
2020-03-30 | B57720 | 2 | 중탄소 | AE6150M | 연주종료 | Al 탈산 | T | 33 | 65 | 49900 | 108.15 | B | B |  | B | 1 |  | 1 | 1530 | 1554 | 6800 |  |  | 6800 | 69.62 | 48 | 97680 | 1637 |  | Y | 43 | 34 |  |  | B57717 | 05 |  |  |  | 임승우 | 2 |  |  |  |  | Y |  | 104.2 | 12-5 | 177.95 | 0 | A |  | 1611 | 1 | 0.16 | 1562 | 0.87 | 76 | 44 | 327 | 5:27 | 15 | 16 | 0 | 0 |  | 0 | 0 |  | AR | 2020-03-31 04:51 |  | 30 | 2020-03-31 04:38 | 43 |  |  |  |  | N | 호이스트 고장 | [7 empty] | 3.7 | 20.1 | 0 | [23 empty] | 0.07 | 0.07 | A | [9 empty] | 1416 | 0 | 675 | 0 | 0 | 277 | 0 | 701 | 0 | 0 | 0 | 0 | 0 | 5 |  |  | 5
2020-03-30 | A57857 | 1 | 저탄소 | SCR423PRH | TUNDISH교체 | Al 탈산 | B | 15 | 23 | 50300 | 103.58 | B | B | B |  | 1 | 1 |  | 1530 | 1599 | 5600 |  |  | 5600 | 55.16 | 12 | 101532 | 1644 |  | Y | 63 | 38 | [7 empty] | 이호남 | 2 |  | N | Y |  |  |  | 108.4 | 13-9 | 0 | 336.07 | A |  | 1641 | 3 | 0.19 | 1600 | 1.05 | 97 | 38 | 258 | 4:18 | 16 | 18 | 42 | 0 |  | 0 |  |  | N2 | 2020-03-31 05:36 | 2020-03-31 06:17 | 40 | 2020-03-31 05:34 | 42 |  |  |  |  | Y |  |  |  | Y | [5 empty] | 0 | 241.03 | [19 empty] | 1.72 |  |  |  | 0 | 5.37 | A | [9 empty] | 805 | 581 | 0 | 41 | 0 | 0 | 0 | 891 | 0 | 826 | 0 | 0 | 0 | 0 |  |  | 9 |  | 1
2020-03-30 | B57721 | 2 | 중탄소 | AE6150M | 연주종료 | Al 탈산 | T | 36 | 1 | 53700 | 101.5 | B | B |  | C | 1 |  | 1 | 1530 | 1567 | 7400 |  |  | 7400 | 75.76 | 48 | 97680 | 1635 |  | Y | 49 | 40 |  |  | B57718 | 05 |  |  |  | 임승우 | 2 |  |  |  |  | N |  | 102.6 | 13-8 | 170.47 | 0 | A |  | 1610 | 1 | 0.14 | 1555 | 1.15 | 69 | 36 | 397 | 6:37 | 15 | 15 | 0 | 0 |  | 0 | 0 |  | AR | 2020-03-31 06:10 |  | 17 | 2020-03-31 05:57 | 30 |  |  |  |  | N | 호이스트 고장 | [7 empty] | 3 | 17.11 | 0 | [23 empty] | 0.06 | 0.06 | A | [9 empty] | 1372 | 0 | 358 | 0 | 0 | 157 | 0 | 1329 | 0 | 666 | 0 | 0 | 0 | 0
2020-03-30 | C55194 | 3 | 중탄소 | AE6150M | TUNDISH교체전 | Al 탈산 | T | 29 | 58 | 49450 | 201.48 | B | C | C |  | 1 |  | 1 | 1530 | 1546 | 8600 |  |  | 8600 | 96.05 | 44 | 89540 | 1527 |  | Y | 145 | 46 |  |  | B57719 | 02 |  |  |  | 박재승 | 3 |  |  | Y |  |  |  | 98.4 | 12-1 | 329.35 | 0.44 | A |  | 1612 | 2 | 0.54 | 1561 | 1.13 | 75 | 30 | 585 | 9:45 | 15 | 15 | 0 | 0 |  | 0 | 12 |  | AR | 2020-03-31 06:59 |  | 29 | 2020-03-31 06:47 | 41 |  |  |  |  | Y | [5 empty] | N |  |  |  | 3.49 | 0 | [23 empty] | 0 | 0 | A | [9 empty] | 1426 | 0 | 732 | 0 | 0 | 0 | 0 | 1243 | 0 | 390 | 0 | 0 | 0 | 6 |  |  | 5
2020-03-30 | A57858 | 1 | 저탄소 | SCR423PRH |  | Al 탈산 | B | 1 | 46 | 50000 | 83.52 | B | C | C |  | 1 | 1 |  | 1530 | 1579 | 5600 |  |  | 5600 | 66.19 | 10 | 84610 | 1619 |  | Y | 43 | 37 | [7 empty] | 이호남 | 2 |  |  | Y |  |  |  | 102.3 | 12-7 | 0 | 312.45 | A |  | 1609 | 3 | 0.22 | 1572 | 0.97 | 69 | 28 | 305 | 5:05 | 16 | 18 | 43 | 0 |  | 0 |  |  | N2 | 2020-03-31 06:45 | 2020-03-31 07:17 | 32 | 2020-03-31 06:43 | 34 |  |  |  |  | Y |  |  |  | Y | [5 empty] | 0 | 222.85 | [23 empty] | 0 | 0.01 | A | [9 empty] | 951 | 369 | 0 | 18 | 0 | 0 | 0 | 596 | 0 | 329 | 0 | 0 | 0 | 30 |  |  | 5
2020-03-30 | B57722 | 2 | 저탄소 | SCR423PRH |  | Al 탈산 | B | 20 | 78 | 48550 | 121.3 | B | C |  | C | 1 |  | 1 | 1540 | 1557 | 8600 |  |  | 8600 | 95.11 | 11 | 90423 | 1666 | 360 | N | 62 | 44 |  |  | A57856 | 05 |  |  |  | 임승우 | 2 |  |  | Y |  | Y |  | 98.95 | 11-8 | 0.04 | 280.53 | A |  | 1652 | 1 | 0.15 | 1586 | 1.38 | 83 | 32 | 335 | 5:35 | 16 | 16 | 0 | 0 |  | 0 | 0 |  | N2 | 2020-03-31 07:38 | 2020-03-31 08:16 | 39 | 2020-03-31 07:19 | 58 |  |  |  |  | N | 호이스트고장 | [7 empty] | 5 | 0 | 19.94 | [23 empty] | 0.59 | 0.59 | A | [9 empty] | 307 | 1001 | 220 | 0 | 0 | 0 | 0 | 550 | 0 | 0 | 0 | 0 | 0 | 42
2020-03-31 | C55195 | 3 | 고탄소 | SM55CI |  | Al 탈산 | I | 16 | 56 | 48700 | 96.7 | C | C | C |  | 1 |  | 1 | 1560 | 1595 | 6000 |  |  | 6000 | 70.09 | 8 | 85600 | 1634 | 355 | INGOT | 41 | 37 |  |  |  | 05 | [9 empty] | Y |  | 88.95 | 11-2 | 245.19 | 0 | A |  | 1629 | 2 | 0.52 | 1570 | 1.34 | 83 |  | 421 | 7:01 | 20 | 20 | 0 | 0 |  | 0 | 11 |  | N2 | 2020-03-31 08:02 |  | 13 | 2020-03-31 07:51 | [5 empty] | Y | [5 empty] | N |  |  |  | 4.95 | 0 | [18 empty] | 1.2 |  |  |  |  | 0 | 0 | A | [9 empty] | 0 | 0 | 31 | 0 | 0 | 0 | 0 | 399 | 0 | 300 | 0 | 0 | 0 | 22
2020-03-31 | A57859 | 1 | 저탄소 | SCM415 | 연주시작 | Al 탈산 | B | 11 | 4 | 52600 | 81.5 | C | C | C |  | 1 | 1 |  | 1540 | 1555 | 7400 |  |  | 7400 | 75.33 | 12 | 98232 | 1653 |  | Y | 46 | 42 | [7 empty] | 양성호 | 2 |  |  |  |  | Y |  | 105.4 | 14-1 | 223.68 | 0 | A |  | 1655 | 3 | 0.22 | 1609 | 1.39 | 93 | 34 | 280 | 4:40 | 15 | 20 | 44 | 0 |  | 0 |  |  | N2 | 2020-03-31 07:50 | 2020-03-31 08:23 | 34 | 2020-03-31 07:47 | 36 | [8 empty] | N | [5 empty] | 100.5 | 54.76 | [19 empty] | 2.19 |  |  |  | 0 | 0.4 | A | [9 empty] | 775 | 450 | 0 | 46 | 0 | 0 | 0 | 0 | 0 | 0 | 0 | 0 | 0 | 0 |  |  | 10 |  | 1
2020-03-31 | B57723 | 2 | 저탄소 | SCR423PRH | 연주종료 | Al 탈산 | B | 32 | 80 | 48250 | 106.78 | C | C |  | C | 1 |  | 1 | 1540 | 1556 | 8500 |  |  | 8500 | 719.42 | 2 | 11815 | 1654 |  | Y | 57 | 44 | [7 empty] | 고승만 | 2 |  |  | Y |  | Y |  | 104.95 | 12-3 | 0 | 250.57 | A |  | 1633 | 1 | 0.19 | 1577 | 1.31 | 74 | 33 | 256 | 4:16 | 16 | 17 | 0 | 0 | 70 | 0 | 0 |  | N2 | 2020-03-31 08:38 | 2020-03-31 09:12 | 34 | 2020-03-31 08:23 | 49 |  |  |  |  | N | 호이스트고장 | [7 empty] | 4.6 | 0 | 14.48 | [23 empty] | 0.33 | 0.33 | A | [9 empty] | 850 | 626 | 21 | 0 | 0 | 0 | 0 | 993 | 0 | 522 | 0 | 0 | 0 | 14
2020-03-31 | C55196 | 3 | 중탄소 | DCK45M2 | 연주시작 | Si 탈산 | T | 33 | 66 | 50100 | 100 | C | C | C |  | 1 |  | 1 | 1535 | 1535 | 7200 |  |  | 7200 | 88.59 | 30 | 81270 | 1646 |  | Y | 47 | 43 |  |  |  | 05 |  |  |  |  | 2 |  |  |  |  | Y |  | 90.4 | 11-2 | 322.52 | 0 | A |  | 1640 | 2 | 0.51 | 1582 | 1.38 | 91 | 48 | 442 | 7:22 | 15 | 15 | 0 | 0 |  | 0 | 11 |  | AR | 2020-03-31 09:06 |  | 24 | 2020-03-31 08:56 | 34 |  |  |  |  | Y | [5 empty] | N |  |  |  | 3.55 | 0 | [23 empty] | 0 | 0 | A | [9 empty] | 86 | 0 | 688 | 0 | 0 | 0 | 0 | 539 | 0 | 200 | 0 | 0 | 0 | 18 |  |  | 11 |  | 1
2020-03-31 | A57860 | 1 | 저탄소 | SCM415 |  | Al 탈산 | B | 5 | 25 | 50000 | 88.87 | C | C | C |  | 1 | 1 |  | 1540 | 1539 | 7300 |  |  | 7300 | 77.31 | 12 | 94428 | 1609 |  | Y | 57 | 40 | [7 empty] | 양성호 | 2 |  |  | Y |  |  |  | 109.35 | 13-10 | 262.09 | 0 | A |  | 1628 | 3 | 0.18 | 1590 | 1.27 | 74 | 32 | 275 | 4:35 | 15 | 15 | 45 | 0 |  | 0 |  |  | N2 | 2020-03-31 09:03 | 2020-03-31 09:34 | 31 | 2020-03-31 09:01 | 32 | [8 empty] | N | [5 empty] | 81.67 | 68.72 | [23 empty] | 0 | 1.32 | A | [9 empty] | 528 | 652 | 0 | 286 | 0 | 0 | 0 | 299 | 0 | 296 | 0 | 0 | 0 | 0
2020-03-31 | B57724 | 2 | 저탄소 | SCR423PRH | 잔강최소화 | Al 탈산 | B | 21 | 1 | 53550 | 125.67 | C | C |  | C | 2 |  | 2 | 1540 | 1637 | 7700 | 7500 |  | 15200 | 179.65 | 10 | 84610 | 1675 |  | Y | 44 | 36 | 대보수 래들 버블링 가스가 잘나오지 않아 바이패스 열고 작업 연주 중단으로 재 승온작업 B57723 6톤 받음 | Y | B57720 | 05 |  |  |  | 고승만 | 3 |  |  | Y |  | Y |  | 105.65 | 14-2 | 0.31 | 145.11 | A |  | 1687 | 1 | 0.2 | 1589 | 1.6 | 86 | 27 | 249 | 4:09 | 16 | 19 | 0 | 0 | 100 | 0 | 0 |  | N2 | 2020-03-31 12:30 | 2020-03-31 13:10 | 40 | 2020-03-31 11:44 | 86 |  |  |  |  | N | 호이스트고장 | [8 empty] | 0 | 18.53 | [23 empty] | 0.32 | 0.32 | A | [9 empty] | 1547 | 0 | 0 | 32 | 0 | 0 | 0 | 749 | 0 | 413 | 0 | 0 | 0 | 43
2020-03-31 | C55197 | 3 | 중탄소 | DCK45M2 | 연주종료 | Si 탈산 | T | 35 | 58 | 48600 | 95.55 | C | C | C |  | 1 |  | 1 | 1535 | 1535 | 7400 |  |  | 7400 | 82.78 | 33 | 89397 | 1626 |  | Y | 47 | 42 |  |  |  | 05 |  |  |  |  | 2 |  |  |  |  | Y |  |  |  | 259.14 | 0 | A |  | 1611 | 2 | 0.52 | 1553 | 1.53 | 62 | 28 | 350 | 5:50 | 15 | 15 | 0 | 0 |  | 0 | 10 |  | AR | 2020-03-31 10:14 |  | 17 | 2020-03-31 10:04 | 27 |  |  |  |  | Y | [5 empty] | N |  |  |  | 3.79 | 0 | [23 empty] | 0 | 0 | A | [9 empty] | 185 | 0 | 858 | 0 | 0 | 0 | 0 | 497 | 0 | 201 | 0 | 0 | 0 | 29 |  |  | 8
2020-03-31 | A57861 | 1 | 저탄소 | SCM415 |  | Al 탈산 | B | 36 | 2 | 55600 | 77.05 | C | C | C |  | 1 | 1 |  | 1540 | 1516 | 7100 |  |  | 7100 | 74.67 | 12 | 95082 | 1618 | 367 | Y | 45 | 39 | [7 empty] | 양성호 | 2 |  | Y |  |  |  |  | 99.55 | 13-4 | 187.67 | 0 | A |  | 1615 | 3 | 0.18 | 1581 | 1.13 | 65 | 19 | 261 | 4:21 | 15 | 15 | 46 | 0 |  | 0 |  |  | N2 | 2020-03-31 10:12 | 2020-03-31 10:45 | 33 | 2020-03-31 10:10 | 35 |  |  |  |  | Y |  |  |  | N | [5 empty] | 100.47 | 71.82 | [23 empty] | 0 | 2.62 | A | [9 empty] | 0 | 970 | 0 | 33 | 0 | 0 | 0 | 299 | 0 | 295 | 0 | 0 | 0 | 0
2020-03-31 | B57725 | 2 | 저탄소 | SCR423PRH |  | Al 탈산 | B | 15 | 24 | 50600 | 164.65 | C | C | C |  | 2 | 1 |  | 1540 | 1647 | 3200 | 8600 |  | 11800 | 116.22 | 12 | 101532 | 1634 |  | Y | 107 | 20 | B57722 잔강 5톤받음 | Y | B57721 | 5 |  |  |  | 고승만 |  |  |  | Y |  | Y |  | 108.1 | 13-8 | 0.01 | 264.64 | A |  | 1597 | 3 | 0.22 | 1570 | 0.49 | 67 | 34 | 319 | 5:19 | 16 | 18 | 48 | 0 |  | 0 |  |  | N2 | 2020-03-31 13:29 | 2020-03-31 14:10 | 41 | 2020-03-31 13:25 | 44 |  |  |  |  | Y |  |  |  | N | [5 empty] | 13.48 | 340.46 | [23 empty] | 0 | 0.02 | A | [9 empty] | 1066 | 343 | 22 | 19 | 0 | 0 | 0 | 950 | 0 | 415 | 0 | 0 | 0 | 55
2020-03-31 | C55198 | 3 | 중탄소 | DCK45M2 | 연주종료 | Si 탈산 | T | 29 | 59 | 50150 | 87.93 | C | C | C |  | 1 |  | 1 | 1535 | 1548 | 6100 |  |  | 6100 | 68.23 | 33 | 89397 | 1636 |  | Y | 47 | 32 |  |  |  | 05 |  |  |  |  | 2 |  | Y |  |  | Y |  | 97 | 11-9 | 252.99 | 0 | A |  | 1619 | 2 | 0.51 | 1569 | 1.56 | 78 | 38 | 345 | 5:45 | 15 | 15 | 0 | 0 |  | 0 | 9 |  | AR | 2020-03-31 11:14 |  | 21 | 2020-03-31 11:05 | 30 |  |  |  |  | Y | [5 empty] | N |  |  |  | 3.1 | 0 | [23 empty] | 0 | 0 | A | [9 empty] | 165 | 0 | 815 | 0 | 0 | 0 | 0 | 547 | 0 | 199 | 0 | 0 | 0 | 21 |  |  | 7
2020-03-31 | A57862 | 1 | 저탄소 | SCM415 | 잔강최소화전 | Al 탈산 | B | 1 | 47 | 49500 | 67.88 | C | C | C |  | 1 | 1 |  | 1540 | 1537 | 6300 |  |  | 6300 | 58.6 | 14 | 107516 | 1623 |  | Y | 39 | 35 | [7 empty] | 양성호 | 2 |  |  |  |  | Y |  | 106.75 | 13-2 | 197.81 | 0 | A |  | 1623 | 3 | 0.19 | 1586 | 1.37 | 70 | 20 | 257 | 4:17 | 15 | 15 | 47 | 0 |  | 0 |  |  | N2 | 2020-03-31 11:06 | 2020-03-31 11:49 | 42 | 2020-03-31 11:04 | 44 | [14 empty] | 100.59 | 48.96 | [23 empty] | 0 | 3.62 | A | [9 empty] | 488 | 800 | 0 | 23 | 0 | 0 | 0 | 296 | 0 | 297 | 0 | 0 | 0 | 0
2020-03-31 | C55199 | 3 | 중탄소 | DCK45M2 | 연주종료 | Si 탈산 | T | 16 | 57 | 48800 | 97.93 | C | C | C |  | 1 |  | 1 | 1535 | 1513 | 7400 |  |  | 7400 | 75.88 | 36 | 97524 | 1616 |  | Y | 43 | 38 |  |  |  | 04 |  |  |  |  | 2 |  |  |  |  | Y |  | 101.8 | 12-4 | 156.69 | 0 | A |  | 1601 | 2 | 0.5 | 1554 | 1.09 | 63 | 32 | 366 | 6:06 | 15 | 15 | 0 | 0 |  | 0 | 11 |  | AR | 2020-03-31 12:30 |  | 11 | 2020-03-31 12:19 | 22 |  |  |  |  | Y | [5 empty] | N |  |  |  | 3.03 | 0 | [23 empty] | 0.62 | 0 | A | [9 empty] | 151 | 0 | 815 | 0 | 0 | 0 | 0 | 407 | 0 | 200 | 0 | 0 | 0 | 26 |  |  | 7
2020-03-31 | B57726 | 2 | 저탄소 | SCR423PRH |  | Al 탈산 | B | 20 | 79 | 47900 | 164.3 | C | C |  | A | 1 |  | 1 | 1540 | 1540 | 12100 |  |  | 12100 | 119.17 | 12 | 101532 | 1627 | 345 | Y | 114 | 96 | B57723 잔강 57톤 받고 전기로 49톤 출강 |  | B57723 | 57 |  |  |  | 고승만 | 2 |  |  | Y |  | Y |  |  |  | 0.65 | 320.31 | A |  | 1625 | 1 | 0.13 | 1576 | 1.15 | 73 | 34 | 486 | 8:06 | 16 | 17 | 0 | 0 |  | 0 | 0 |  | N2 | 2020-03-31 14:29 | 2020-03-31 15:12 | 43 | 2020-03-31 14:19 | 53 |  |  |  |  | N | 호이스트 고장 | [7 empty] | 4.5 | 0 | 26.46 | [23 empty] | 0.17 | 0.17 | A | [9 empty] | 510 | 202 | 0 | 0 | 0 | 0 | 0 | 854 | 0 | 523 | 0 | 0 | 0 | 15
2020-03-31 | C55200 | 3 | 중탄소 | DCK45M2 | 연주종료 | Si 탈산 | T | 33 | 67 | 48950 | 87.22 | C | C | C |  | 1 |  | 1 | 1535 | 1533 | 6700 |  |  | 6700 | 51.53 | 48 | 130032 | 1623 |  | Y | 41 | 37 |  |  |  | 05 |  |  |  |  | 2 |  | Y |  |  |  |  | 106.7 | 12-7 | 281.12 | 0 | A |  | 1613 | 2 | 0.5 | 1555 | 1.87 | 64 | 36 | 376 | 6:16 | 15 | 15 | 0 | 0 |  | 0 | 15 |  | AR | 2020-03-31 13:48 |  | 7 | 2020-03-31 13:33 | 22 |  |  |  |  | Y | [5 empty] | N |  |  | 4 | 4.61 | 0 | [23 empty] | 0 | 0 | A | [9 empty] | 165 | 0 | 934 | 0 | 0 | 0 | 0 | 1055 | 0 | 300 | 0 | 0 | 0 | 27 |  |  | 7
2020-03-31 | A57863 | 1 | 중탄소 | P-DCK45M2 | 연주종료 | Al 탈산 | T | 5 | 26 | 50850 | 86.32 | C | C | A |  | 1 | 1 |  | 1530 | 1546 | 6300 |  |  | 6300 | 96.9 | 24 | 65016 | 1598 |  | Y | 44 | 40 | [7 empty] | 양성호 | 2 |  | Y |  |  |  |  | 103.85 | 13-3 | 208.86 | 0 | A |  | 1598 | 3 | 0.18 | 1561 | 0.88 | 70 | 29 | 287 | 4:47 | 25 | 25 | 49 | 0 |  | 0 |  |  | AR | 2020-03-31 14:38 |  | 29 | 2020-03-31 14:37 | 31 | [14 empty] | 109.24 | 77.71 | [23 empty] | 0 | 1.28 | A |  |  | 11.367 | 21.558 | 57.012 | 0.139 | 5.015 | 2.644 | 1783.45 | 148 | 0 | 759 | 22 | 0 | 0 | 0 | 994 | 0 | 750 | 0 | 0 | 0 | 68 |  |  |  | 0.0858
2020-03-31 | B57727 | 2 | 저탄소 | SCR423PRH |  | Al 탈산 | B | 32 | 81 | 48300 | 97.97 | A | A |  | A | 1 |  | 1 | 1540 | 1565 | 8600 |  |  | 8600 | 84.7 | 12 | 101532 | 1637 |  | Y | 52 | 44 |  |  | B57724 | 05 |  |  |  | 임현진 | 2 |  |  |  |  | Y |  | 116.8 | 13-4 | 0 | 280.12 | A |  | 1629 | 1 | 0.17 | 1576 | 1.28 | 73 | 27 | 249 | 4:09 | 16 | 17 | 0 | 0 |  | 0 | 0 |  | N2 | 2020-03-31 15:38 | 2020-03-31 16:18 | 39 | 2020-03-31 15:29 | 49 |  |  |  |  | N | 호이스트 고장 | [7 empty] | 3.6 | 0 | 41.5 | [23 empty] | 0.07 | 0.07 | A | [9 empty] | 1314 | 303 | 30 | 0 | 0 | 126 | 0 | 550 | 0 | 209 | 0 | 0 | 0 | 11
2020-03-31 | A57864 | 1 | 중탄소 | P-DCK45M2 | TUNDISH교체전 | Al 탈산 | T | 11 | 5 | 52700 | 142.32 | A | A | A |  | 1 | 1 |  | 1530 | 1536 | 7000 |  |  | 7000 | 80.75 | 32 | 86688 | 1618 | 360 | Y | 55 | 44 | [7 empty] | 정용태 | 2 |  |  | Y | [5 empty] | 285.7 | 0 | A |  | 1618 | 3 | 0.17 | 1580 | 0.44 | 89 | 25 | 226 | 3:46 | 25 | 25 | 51 | 0 |  | 0 |  |  | AR | 2020-03-31 16:34 |  | -87 | 2020-03-31 16:32 | -85 | [8 empty] | Y | [5 empty] | 177.44 | 274.59 | [23 empty] | 7.68 | 1.99 | A |  |  | 11.159 | 23.191 | 53.997 | 0.266 | 4.838 | 2.328 | 1516.97 | 90 | 25 | 730 | 23 | 0 | 0 | 0 | 298 | 0 | 300 | 0 | 0 | 0 | 53 |  |  |  | 0.0462
2020-03-31 | C55201 | 3 | 중탄소 | SCM440HF | 연주시작 | Al 탈산 | B | 29 | 60 | 49200 | 121.8 | A | A | A |  | 2 |  | 1 | 1535 | 1515 | 9500 | 0 |  | 9500 | 98.74 | 12 | 96215 | 1678 |  | N | 65 | 50 |  | Y | [5 empty] | 도주용 | 2 |  |  |  |  | Y | 4 | 91.65 | 11-4 | 457.34 | 0 | A |  | 1647 | 2 | 0.48 | 1582 | 1.44 | 89 | 38 | 616 | 10:16 | 18 | 20 | 0 | 0 |  | 0 | 13 |  | AR | 2020-03-31 16:27 | 2020-03-31 16:52 | 25 | 2020-03-31 16:14 | 38 |  |  |  |  | Y | [5 empty] | N |  |  | 6 | 8.96 | 0 | [19 empty] | 2.15 | 1.77 |  |  | 0 | 0 | A | [9 empty] | 1476 | 0 | 527 | 0 | 0 | 0 | 0 | 805 | 0 | 300 | 300 | 0 | 0 | 6 |  |  | 9 |  | 1
2020-03-31 | B57728 | 2 | 저탄소 | SCR423PRH |  | Al 탈산 | B | 1 | 48 | 50200 | 93.82 | A | A |  | A | 1 |  | 1 | 1540 | 1565 | 8100 |  |  | 8100 | 79.78 | 12 | 101532 | 1635 | 345 | Y | 45 | 38 |  |  | B57725 | 07 |  |  |  | 임현진 | 2 |  |  |  |  | Y |  | 115.6 | 13-10 | 0 | 106.9 | A |  | 1633 | 1 | 0.16 | 1572 | 1.38 | 69 | 24 | 306 | 5:06 | 16 | 17 | 0 | 0 |  | 0 | 0 |  | N2 | 2020-03-31 16:41 | 2020-03-31 17:24 | 42 | 2020-03-31 16:29 | 55 |  |  |  |  | N | 호이스트 고장 | [7 empty] | 4 | 0 | 36.25 | [23 empty] | 0.12 | 0.12 | A | [9 empty] | 1293 | 382 | 43 | 0 | 0 | 0 | 0 | 552 | 0 | 209 | 0 | 0 | 0 | 13 |  |  | 7
2020-03-31 | C55202 | 3 | 중탄소 | SCM440HF |  | Al 탈산 | B | 35 | 59 | 49950 | 111.8 | A | A | A |  | 1 |  | 1 | 1535 | 1544 | 9100 |  |  | 9100 | 104.6 | 12 | 87002 | 1650 |  | Y | 64 | 47 | [7 empty] | 정종훈 | 2 |  |  | N |  | Y |  | 97.4 | 11-10 | 345.53 | 0 | A |  | 1646 | 2 | 0.49 | 1553 | 2.45 | 60 | 28 | 380 | 6:20 | 18 | 23 | 0 | 0 |  | 0 | 10 |  | AR | 2020-03-31 17:28 | 2020-03-31 17:52 | 24 | 2020-03-31 17:17 | 35 |  |  |  |  | Y | [5 empty] | Y |  |  | 6 | 19.66 | 0 | [20 empty] | 0.72 |  |  | 0.02 | 0 | A | [9 empty] | 1512 | 0 | 349 | 0 | 0 | 0 | 0 | 699 | 0 | 299 | 199 | 0 | 0 | 19 |  |  | 5
2020-03-31 | A57865 | 1 | 중탄소 | SM45CI |  | Al 탈산 | I | 15 | 25 | 53500 | 156.58 | A | A | A |  | 1 | 1 |  | 1545 | 1612 | 8500 |  |  | 8500 | 91.2 | 4 | 93200 | 1629 |  | INGOT | 104 | 57 | [7 empty] | 정용태 |  |  | Y | [6 empty] | 157.24 | 0 | A |  | 1629 | 3 | 0.22 | 1586 | 0.84 | 93 |  | 293 | 4:53 | 20 | 25 | 52 | 0 |  | 0 |  |  | AR | 2020-03-31 18:16 |  | 28 | 2020-03-31 18:13 | [5 empty] | Y |  |  |  | Y | [5 empty] | 232.22 | 143.01 | [18 empty] | 1.3 |  |  |  |  | 11.3 | 1.99 | A | [9 empty] | 0 | 0 | 753 | 35 | 0 | 0 | 0 | 299 | 0 | 296 | 0 | 0 | 0 | 83
2020-03-31 | B57729 | 2 | 저탄소 | SCR423PRH |  | Al 탈산 | B | 36 | 3 | 55400 | 99.27 | A | A |  | A | 1 |  | 1 | 1540 | 1604 | 6900 |  |  | 6900 | 67.96 | 12 | 101532 | 1637 |  | Y | 51 | 33 |  |  | B57726 | 05 |  |  |  | 임현진 | 2 | [6 empty] | 97.7 | 13-2 | 0 | 194.99 | A |  | 1639 | 1 | 0.14 | 1574 | 0 | 71 | 22 | 276 | 4:36 | 16 | 17 | 0 | 0 | 90 | 0 | 0 |  | N2 | 2020-03-31 17:46 | 2020-03-31 18:27 | 42 | 2020-03-31 17:34 | 54 |  |  |  |  | N | 호이스트 고장 | [7 empty] | 4 | 0 | 16.72 | [23 empty] | 0.13 | 0.13 | A | [9 empty] | 1480 | 0 | 195 | 0 | 0 | 0 | 0 | 550 | 0 | 206 | 0 | 0 | 0 | 3
2020-03-31 | C55203 | 3 | 중탄소 | SCM440HF |  | Al 탈산 | B | 33 | 68 | 48800 | 107.2 | A | A | A |  | 1 |  | 1 | 1535 | 1602 | 7700 |  |  | 7700 | 74.38 | 14 | 103519 | 1649 | 362 | Y | 50 | 39 |  |  | A57863 | 07 |  |  |  | 도주용 | 2 |  |  | Y |  | Y | 3 | 105.85 | 12-6 | 331.96 | 0 | A |  | 1630 | 2 | 0.49 | 1560 | 1.56 | 67 | 32 | 547 | 9:07 | 18 | 19 | 0 | 0 |  | 0 | 13 |  | AR | 2020-03-31 18:36 | 2020-03-31 18:56 | 20 | 2020-03-31 18:23 | 33 |  |  |  |  | Y | [5 empty] | Y |  |  | 4 | 9.82 | 0 | [20 empty] | 1.1 |  |  | 0.01 | 0 | A |  |  | 9.597 | 25.695 | 51.873 | 0.27 | 5.405 | 2.018 | 1468.51 | 1311 | 0 | 428 | 0 | 0 | 0 | 0 | 605 | 0 | 302 | 201 | 0 | 0 | 49 |  |  | 5
2020-03-31 | B57730 | 2 | 저탄소 | SCR423PRH |  | Al 탈산 | B | 20 | 80 | 48350 | 91.3 | A | A |  | A | 1 |  | 1 | 1540 | 1576 | 6800 |  |  | 6800 | 66.97 | 12 | 101532 | 1645 |  | Y | 42 | 33 |  |  | B57727 | 07 |  |  |  | 임현진 | 2 | [6 empty] | 113.25 | 13-1 | 0 | 245.54 | A |  | 1639 | 1 | 0.15 | 1578 | 1.33 | 75 | 35 | 544 | 9:04 | 16 | 17 | 0 | 0 |  | 0 | 0 |  | N2 | 2020-03-31 18:44 | 2020-03-31 19:20 | 35 | 2020-03-31 18:34 | 46 |  |  |  |  | N | 호이스트 고장 | [7 empty] | 4.5 | 0 | 26.22 | [23 empty] | 0.13 | 0.13 | A | [9 empty] | 880 | 541 | 46 | 0 | 0 | 0 | 0 | 553 | 0 | 206 | 0 | 0 | 0 | 0
2020-03-31 | B57731 | 2 | 중탄소 | SCM440HF |  | Al 탈산 | B | 5 | 27 | 51000 | 97.23 | A | A |  | A | 1 |  | 1 | 1540 | 1546 | 6500 |  |  | 6500 | 63.79 | 14 | 101890 | 1637 |  | Y | 49 | 32 | [7 empty] | 임현진 | 2 |  |  |  |  | Y |  |  |  | 240.84 | 0 | A |  | 1627 | 1 | 0.09 | 1557 | 2.22 | 64 | 28 | 246 | 4:06 | 18 | 19 | 0 | 0 |  | 0 | 0 |  | AR | 2020-03-31 19:48 | 2020-03-31 20:08 | 21 | 2020-03-31 19:27 | 41 |  |  |  |  | N | 호이스트 고장 | [7 empty] | 5 | 14.39 | 0 | [20 empty] | 0.99 |  |  | 0.08 | 0.08 | B | [9 empty] | 1263 | 0 | 662 | 0 | 0 | 174 | 0 | 505 | 0 | 210 | 0 | 0 | 0 | 53 |  |  | 7
2020-03-31 | C55204 | 3 | 중탄소 | AE15B36D2 | 연주시작 | Al 탈산 | T | 16 | 58 | 48850 | 98.7 | A | A | A |  | 1 |  | 1 | 1535 | 1543 | 7500 |  |  | 7500 | 82.95 | 33 | 90420 | 1612 |  | Y | 51 | 38 | [7 empty] | 정종훈 | 2 |  |  |  |  | Y |  | 94.7 | 11-7 | 335.68 | 0 | A |  | 1646 | 2 | 0.5 | 1581 | 2.03 | 83 | 65 | 353 | 5:53 | 13 | 13 | 0 | 0 |  | 0 | 16 |  | AR | 2020-03-31 20:04 |  | 14 | 2020-03-31 19:49 | 30 |  |  |  |  | Y | [5 empty] | N |  |  | 5 | 14.18 | 0 | [23 empty] | 0 | 0 | A |  |  | 7.695 | 28.738 | 50.276 | 0.285 | 6.533 | 1.749 | 1437.3 | 88 | 0 | 866 | 0 | 0 | 0 | 0 | 597 | 0 | 305 | 201 | 0 | 0 | 0 |  |  | 9 |  | 1
2020-03-31 | A57866 | 1 | 저탄소 | SCR423PRH | TUNDISH교체전 | Al 탈산 | B | 21 | 3 | 53400 | 85.72 | A | A | A |  | 1 | 1 |  | 1530 | 1589 | 5900 |  |  | 5900 | 56.86 | 13 | 103763 | 1627 |  | Y | 50 | 37 | [7 empty] | 정용태 | 3 |  |  | Y |  |  |  | 103.7 | 13-9 | 0 | 231.01 | A |  | 1627 | 3 | 0.18 | 1574 | 1.51 | 71 | 30 | 293 | 4:53 | 16 | 16 | 53 | 0 |  | 0 |  |  | N2 | 2020-03-31 19:52 | 2020-03-31 20:23 | 31 | 2020-03-31 19:51 | 32 |  |  |  |  | Y |  |  |  | Y | [5 empty] | 1.35 | 180.96 | [23 empty] | 14.19 | 1.99 | B | [9 empty] | 1599 | 87 | 623 | 21 | 0 | 0 | 0 | 792 | 0 | 790 | 146 | 0 | 0 | 0
2020-03-31 | B57732 | 2 | 중탄소 | SCM440HF |  | Al 탈산 | B | 32 | 82 | 47500 | 93.47 | A | A |  | A | 1 |  | 1 | 1540 | 1554 | 6900 |  |  | 6900 | 67.48 | 12 | 102252 | 1615 |  | Y | 49 | 39 |  |  | A57864 | 05 |  |  |  | 임현진 | 2 |  |  |  |  | Y |  | 111.5 | 12-9 | 303.6 | 0 | A |  | 1624 | 1 | 0.1 | 1565 | 1.53 | 72 | 30 | 226 | 3:46 | 18 | 19 | 0 | 0 |  | 0 | 0 |  | AR | 2020-03-31 20:39 | 2020-03-31 21:13 | 34 | 2020-03-31 20:30 | 43 |  |  |  |  | N | 호이스트 고장 | [7 empty] | 4.5 | 17.85 | 0 | [23 empty] | 0.15 | 0.15 | A | [9 empty] | 1284 | 0 | 405 | 0 | 0 | 193 | 0 | 495 | 0 | 204 | 0 | 0 | 0 | 44
2020-03-31 | A57867 | 1 | 저탄소 | SCR420HD | TUNDISH교체 | Al 탈산 | B | 11 | 6 | 52700 | 86.43 | A | A | A |  | 1 | 1 |  | 1540 | 1576 | 7200 |  |  | 7200 | 70.91 | 12 | 101532 | 1627 |  | Y | 48 | 39 | 인고트 잔강 약5톤 합탕 |  | B57729 |  |  |  |  | 정용태 | 2 |  |  | Y |  |  |  | 106.7 | 14-1 | 0 | 327.48 | A |  | 1627 | 3 | 0.18 | 1603 | 0.63 | 94 | 34 | 267 | 4:27 | 13 | 18 | 54 | 0 |  | 0 |  |  | N2 | 2020-03-31 20:54 | 2020-03-31 21:48 | 55 | 2020-03-31 20:54 | 55 | LHF | 합금철 투입구 막힘 | 철판이막고있음 |  | Y |  |  |  | Y | [5 empty] | 0 | 242.94 | [19 empty] | 1.9 |  |  |  | 15.47 | 1.99 | A | [9 empty] | 164 | 1332 | 0 | 28 | 0 | 0 | 0 | 297 | 0 | 297 | 0 | 0 | 0 | 19 |  |  |  |  | 1
2020-03-31 | C55205 | 3 | 중탄소 | AE15B36D2 | 연주종료 | Al 탈산 | T | 29 | 61 | 48850 | 90.92 | A | A | A |  | 1 |  | 1 | 1535 | 1592 | 5700 |  |  | 5700 | 59.44 | 35 | 95900 | 1658 |  | Y | 42 | 35 | [7 empty] | 도주용 | 2 |  |  |  |  | Y | 4 | 95.4 | 11-7 | 280.73 | 0 | A |  | 1636 | 2 | 0.48 | 1566 | 1.89 | 68 | 39 | 370 | 6:10 | 13 | 14 | 0 | 0 |  | 0 | 12 |  | AR | 2020-03-31 21:01 |  | 19 | 2020-03-31 20:48 | 31 |  |  |  |  | Y | [5 empty] | Y |  |  | 5 | 20.21 | 0 | [23 empty] | 0.21 | 0 | A | [9 empty] | 56 | 0 | 845 | 0 | 0 | 0 | 0 | 702 | 0 | 295 | 101 | 0 | 0 | 13 |  |  | 6
2020-03-31 | B57733 | 2 | 중탄소 | SCM440 |  | Al 탈산 | B | 1 | 49 | 50600 | 112.95 | A | A |  | A | 1 |  | 1 | 1540 | 1554 | 6600 |  |  | 6600 | 70.47 | 14 | 93653 | 1644 |  | Y | 42 | 34 | [7 empty] | 임현진 | 2 |  |  |  |  | Y |  |  |  | 300.26 | 0 | A |  | 1629 | 1 | 0.13 | 1556 | 1.53 | 60 | 25 | 288 | 4:48 | 15 | 16 | 0 | 0 |  | 0 | 0 |  | N2 | 2020-03-31 21:59 | 2020-03-31 22:23 | 24 | 2020-03-31 21:23 | 59 |  |  |  |  | N | 미투입강종 | [7 empty] | 5 | 0 | 21.84 | [20 empty] | 1.18 |  |  | 2.22 | 2.22 | A | [9 empty] | 1214 | 0 | 343 | 0 | 0 | 205 | 0 | 505 | 0 | 206 | 0 | 0 | 0 | 44 |  |  | 5
2020-03-31 | A57868 | 1 | 저탄소 | SCR420HD |  | Al 탈산 | B | 36 | 4 | 53800 | 113.15 | A | A | B |  | 1 | 1 |  | 1540 | 1591 | 7600 |  |  | 7600 | 49.9 | 18 | 152298 | 1617 |  | Y | 82 | 43 |  |  | B57730 |  |  |  |  | 정용태 | 2 |  |  | Y |  |  |  | 0 | 10-1 | 0 | 326.82 | A |  | 1616 | 3 | 0.21 | 1584 | 1.03 | 75 | 28 | 286 | 4:46 | 13 | 18 | 55 | 0 |  | 0 |  |  | N2 | 2020-03-31 22:21 | 2020-03-31 22:56 | 35 | 2020-03-31 22:20 | 36 | LHF | 합금철 투입구 막힘 |  |  | Y |  |  |  | Y | [5 empty] | 0 | 188.31 | [23 empty] | 17.21 | 1.99 | B | [9 empty] | 1688 | 202 | 130 | 260 | 0 | 0 | 0 | 299 | 0 | 297 | 0 | 0 | 0 | 21
2020-03-31 | C55206 | 3 | 중탄소 | AE15B36D2 | 연주종료 | Al 탈산 | T | 35 | 60 | 48850 | 101.82 | A | A | B |  | 1 |  | 1 | 1535 | 1550 | 6900 |  |  | 6900 | 74.07 | 34 | 93160 | 1645 | 361 | Y | 42 | 37 | [7 empty] | 정종훈 | 2 |  |  |  |  | Y |  | 95.4 | 11-8 | 247.21 | 0 | A |  | 1626 | 2 | 0.49 | 1574 | 1.33 | 76 | 32 | 449 | 7:29 | 13 | 14 | 0 | 0 |  | 0 | 10 |  | AR | 2020-03-31 22:18 |  | 5 | 2020-03-31 21:57 | 26 |  |  |  |  | N | [5 empty] | N |  |  |  | 11.47 | 0 | [23 empty] | 0.21 | 0 | A | [9 empty] | 103 | 0 | 933 | 0 | 0 | 0 | 0 | 607 | 0 | 299 | 201 | 0 | 0 | 12 |  |  | 5
2020-03-31 | B57734 | 2 | 중탄소 | SCM440 |  | Al 탈산 | B | 20 | 81 | 47800 | 106.57 | A | A |  | B | 1 |  | 1 | 1540 | 1565 | 6200 |  |  | 6200 | 64.18 | 12 | 96606 | 1626 |  | Y | 55 | 34 | [7 empty] | 임현진 | 2 |  |  |  |  | Y |  | 101.8 | 11-10 | 224.18 | 0 | A |  | 1612 | 1 | 0.19 | 1560 | 1.15 | 64 | 31 | 289 | 4:49 | 15 | 17 | 0 | 0 |  | 0 | 0 |  | N2 | 2020-03-31 22:51 | 2020-03-31 23:22 | 32 | 2020-03-31 22:37 | 45 |  |  |  |  | N | 미투입강종 | [7 empty] | 4 | 0 | 37.5 | [20 empty] | 0.86 |  |  | 0.14 | 0.14 | A | [9 empty] | 1153 | 0 | 641 | 0 | 0 | 187 | 0 | 500 | 0 | 205 | 0 | 0 | 0 | 23 |  |  | 5
2020-03-31 | A57869 | 1 | 저탄소 | SCR420HON |  | Al 탈산 | B | 15 | 26 | 50850 | 103.4 | A | B | B |  | 1 | 1 |  | 1540 | 1531 | 8500 |  |  | 8500 | 167.43 | 6 | 50766 | 1628 |  | Y | 68 | 44 | [7 empty] | 이호남 | 2 |  |  |  |  | Y |  | 101.35 | 13-1 | 0 | 320.37 | A |  | 1628 | 3 | 0.22 | 1580 | 1.45 | 70 | 25 | 292 | 4:52 | 16 | 20 | 56 | 0 |  | 0 |  |  | N2 | 2020-03-31 23:34 | 2020-04-01 00:15 | 41 | 2020-03-31 23:32 | 43 |  |  |  |  | Y |  |  |  | Y | [5 empty] | 0 | 225.57 | [23 empty] | 0.12 | 0 | A | [9 empty] | 901 | 678 | 0 | 682 | 0 | 0 | 0 | 1095 | 0 | 991 | 0 | 0 | 0 | 35 |  |  | 4
2020-03-31 | C55207 | 3 | 중탄소 | AE15B36D2 | 연주종료 | Al 탈산 | T | 33 | 69 | 48850 | 98.92 | A | B | B |  | 1 |  | 1 | 1535 | 1566 | 6600 |  |  | 6600 | 68.82 | 35 | 95900 | 1656 |  | Y | 42 | 36 | [7 empty] | 도주용 | 2 |  |  |  |  | Y | 4 | 95.9 | 11-6 | 269.69 | 0 | A |  | 1641 | 2 | 0.49 | 1573 | 1.51 | 75 | 37 | 331 | 5:31 | 13 | 21 | 0 | 0 |  | 0 | 10 |  | AR | 2020-03-31 23:17 |  | 12 | 2020-03-31 23:05 | 24 |  |  |  |  | N | [5 empty] | N |  |  |  | 13.7 | 0 | [23 empty] | 0.21 | 0 | A | [9 empty] | 215 | 0 | 836 | 0 | 0 | 0 | 0 | 397 | 0 | 300 | 0 | 0 | 0 | 10 |  |  | 5
2020-03-31 | B57735 | 2 | 중탄소 | SCM440 |  | Al 탈산 | B | 5 | 28 | 51250 | 97.98 | B | B |  | B | 1 |  | 1 | 1540 | 1575 | 5900 |  |  | 5900 | 38.54 | 20 | 153082 | 1606 |  | Y | 52 | 32 | A57868 HI-CR 투입했는데 SI% OVER 혼합추정으로 M CR 투입하고 있음 | [6 empty] | 임승우 | 2 |  |  |  |  | Y |  | 96.85 | 12-5 | 0 | 272.01 | A |  | 1609 | 1 | 0.24 | 1558 | 1.33 | 62 | 28 | 274 | 4:34 | 15 | 16 | 0 | 0 |  | 0 | 0 |  | N2 | 2020-03-31 23:54 | 2020-04-01 00:28 | 34 | 2020-03-31 23:45 | 43 |  |  |  |  | N | 미투입강종 | [7 empty] | 4 | 0 | 24.58 | [20 empty] | 0.63 |  |  | 0.06 | 0.06 | A | [9 empty] | 111 | 1014 | 37 | 0 | 0 | 194 | 0 | 651 | 0 | 206 | 0 | 0 | 0 | 16 |  |  | 4
2020-03-31 | C55208 | 3 | 중탄소 | AE15B36D2 | 연주종료 | Al 탈산 | T | 16 | 59 | 48550 | 91.88 | B | B | B |  | 1 |  | 1 | 1535 | 1598 | 6200 |  |  | 6200 | 61.16 | 37 | 101380 | 1637 |  | Y | 41 | 35 | [7 empty] | 박재승 | 2 |  |  |  |  | Y |  | 98.7 | 12-1 | 170.94 | 0 | A |  | 1622 | 2 | 0.48 | 1575 | 1.47 | 77 | 40 | 348 | 5:48 | 13 | 13 | 0 | 0 |  | 0 | 10 |  | AR | 2020-04-01 00:13 |  | 20 | 2020-03-31 23:54 | 39 |  |  |  |  | N | [5 empty] | N |  |  |  | 10.79 | 0 | [23 empty] | 0.21 | 0 | A | [9 empty] | 55 | 0 | 935 | 0 | 0 | 0 | 0 | 542 | 0 | 299 | 50 | 0 | 0 | 0 |  |  | 7
2020-03-31 | A57870 | 1 | 저탄소 | SCR420HON |  | Al 탈산 | B | 21 | 4 | 53800 | 87.32 | B | B | B |  | 1 | 1 |  | 1540 | 1534 | 7100 |  |  | 7100 | 83.91 | 10 | 84610 | 1608 |  | Y | 50 | 39 | [7 empty] | 이호남 | 2 |  |  | Y |  |  |  | 106.55 | 14-2 | 0 | 314.22 | A |  | 1623 | 3 | 0.22 | 1575 | 1.33 | 65 | 23 | 285 | 4:45 | 16 | 20 | 57 | 0 |  | 0 |  |  | N2 | 2020-04-01 00:49 | 2020-04-01 01:14 | 25 | 2020-04-01 00:47 | 27 |  |  |  |  | Y |  |  |  | Y | [5 empty] | 0 | 242.63 | [23 empty] | 0.09 | 0 | A | [9 empty] | 1257 | 529 | 0 | 224 | 0 | 0 | 0 | 495 | 0 | 298 | 0 | 0 | 0 | 9 |  |  | 4
2020-03-31 | B57736 | 2 | 중탄소 | SCM440J |  | Al 탈산 | B | 32 | 83 | 47200 | 84.98 | B | B |  | B | 1 |  | 1 | 1540 | 1327 | 6300 |  |  | 6300 | 161.81 | 7 | 38934 | 1614 |  | Y | 42 | 32 | A57868 HI-CR 투입했는데 SI% OVER 혼합추정으로 M CR 투입하고 있음 | [6 empty] | 임승우 | 2 |  |  |  |  | Y |  |  |  | 131 | 40.53 | A |  | 1613 | 1 | 0.29 | 1567 | 1.23 | 72 | 31 | 266 | 4:26 | 15 | 16 | 0 | 0 |  | 0 | 0 |  | AR | 2020-04-01 00:47 | 2020-04-01 01:29 | 42 | 2020-04-01 00:39 | 51 |  |  |  |  | N | 미투입강종 | [7 empty] | 5 | 21.23 | 0 | [20 empty] | 0.65 |  |  | 0.04 | 0.04 | A | [9 empty] | 397 | 616 | 669 | 0 | 0 | 189 | 0 | 902 | 0 | 155 | 0 | 0 | 0 | 20 |  |  | 5
2020-03-31 | C55209 | 3 | 중탄소 | AE15B36D2 | 연주종료 | Al 탈산 | T | 29 | 62 |  | 99.23 | B | B | B |  | 1 |  | 1 | 1535 | 1548 | 6600 |  |  | 6600 | 68.82 | 35 | 95900 | 1647 |  | Y | 41 | 37 | [7 empty] | 박재승 | 3 |  |  |  |  | Y |  | 147.15 |  | 256.98 | 0 | A |  | 1632 | 2 | 0.45 | 1570 | 1.44 | 72 | 39 | 339 | 5:39 | 13 | 20 | 0 | 0 |  | 0 | 10 |  | AR | 2020-04-01 01:20 |  | 18 | 2020-04-01 01:04 | 34 |  |  |  |  | N | [5 empty] | N |  |  |  | 15.85 | 0 | [23 empty] | 0.21 | 0 | A | [9 empty] | 81 | 0 | 757 | 0 | 0 | 0 | 0 | 402 | 0 | 302 | 0 | 0 | 0 | 7 |  |  | 7
2020-03-31 | B57737 | 2 | 중탄소 | SCM440J |  | Al 탈산 | B | 1 | 50 | 50150 | 104.42 | B | B |  | B | 1 |  | 1 | 1540 | 1527 | 7400 |  |  | 7400 | 49.87 | 19 | 148377 | 1616 |  | Y | 59 | 37 | [7 empty] | 임승우 | 2 |  |  |  |  | Y |  | 100.25 | 12-4 | 264.13 | 0 | A |  | 1610 | 1 | 0.14 | 1559 | 1.24 | 64 | 33 | 197 | 3:17 | 15 | 17 | 0 | 0 |  | 0 | 0 |  | AR | 2020-04-01 02:05 | 2020-04-01 02:31 | 27 | 2020-04-01 01:57 | 34 |  |  |  |  | N | 미투입강종 | [7 empty] | 4.5 | 18.36 | 0 | [20 empty] | 0.77 |  |  | 0.07 | 0.07 | A | [9 empty] | 845 | 236 | 296 | 0 | 0 | 216 | 0 | 945 | 0 | 421 | 0 | 0 | 0 | 6 |  |  | 4
2020-03-31 | A57871 | 1 | 저탄소 | SCR420HON |  | Al 탈산 | B | 11 | 7 | 52600 | 69.23 | B | B | B |  | 1 | 1 |  | 1540 | 1574 | 5400 |  |  | 5400 | 53.19 | 12 | 101532 | 1607 |  | Y | 41 | 30 | [7 empty] | 이호남 | 2 |  |  | Y | [5 empty] | 0 | 161.72 | A |  | 1616 | 3 | 0.21 | 1578 | 1.46 | 68 | 27 | 240 | 4:00 | 16 | 20 | 58 | 0 |  | 0 |  |  | N2 | 2020-04-01 01:48 | 2020-04-01 02:16 | 28 | 2020-04-01 01:46 | 30 |  |  |  |  | Y |  |  |  | Y | [5 empty] | 0 | 180.49 | [23 empty] | 0.06 | 0 | A | [9 empty] | 1120 | 646 | 0 | 419 | 0 | 0 | 0 | 299 | 0 | 297 | 0 | 0 | 0 | 6 |  |  | 4
2020-03-31 | C55210 | 3 | 중탄소 | AE15B36D2 | 연주종료 | Al 탈산 | T | 35 | 61 | 48200 | 83.58 | B | B | B |  | 1 |  | 1 | 1535 | 1541 | 6100 |  |  | 6100 | 63.61 | 35 | 95900 | 1627 |  | Y | 47 | 34 | [7 empty] | 박재승 | 3 |  |  |  |  | Y |  | 101.35 | 12-3 | 214.64 | 0 | A |  | 1620 | 2 | 0.5 | 1559 | 2.35 | 61 | 35 | 418 | 6:58 | 13 | 13 | 0 | 0 |  | 0 | 10 |  | AR | 2020-04-01 02:13 |  | 27 | 2020-04-01 02:02 | 38 |  |  |  |  | N | [5 empty] | N |  |  |  | 13.06 | 0 | [23 empty] | 0.21 | 0 | A | [9 empty] | 80 | 0 | 918 | 0 | 0 | 0 | 0 | 543 | 0 | 299 | 50 | 0 | 0 | 10
2020-03-31 | B57738 | 2 | 중탄소 | AE4140Q |  | Al 탈산 | B | 20 | 82 | 47650 | 78.28 | B | B |  | B | 1 |  | 1 | 1540 | 1585 | 4700 |  |  | 4700 | 100.88 | 6 | 46590 | 1634 |  | Y | 39 | 26 | [7 empty] | 임승우 | 2 |  |  |  |  | Y |  |  |  | 88.87 | 0 | A |  | 1616 | 1 | 0.22 | 1561 | 1.74 | 67 | 31 | 283 | 4:43 | 18 | 19 | 0 | 0 |  | 0 | 0 |  | AR | 2020-04-01 02:53 | 2020-04-01 03:35 | 41 | 2020-04-01 02:45 | 50 |  |  |  |  | N | 호이스트 고장 | [7 empty] | 5 | 19.21 | 0 | [20 empty] | 1.11 |  |  | 0.04 | 0.04 | B | [9 empty] | 1207 | 0 | 0 | 0 | 0 | 258 | 0 | 705 | 0 | 155 | 0 | 0 | 0 | 31 |  |  | 16
2020-03-31 | A57872 | 1 | 저탄소 | SCR420HON |  | Al 탈산 | B | 36 | 5 | 54400 | 77.33 | B | B | B |  | 1 | 1 |  | 1540 | 1552 | 5500 |  |  | 5500 | 54.17 | 12 | 101532 | 1613 |  | Y | 39 | 30 | [7 empty] | 이호남 | 2 |  | Y |  |  |  |  | 104.7 | 13-10 | 0 | 208.85 | A |  | 1613 | 3 | 0.22 | 1573 | 1.11 | 63 | 24 | 263 | 4:23 | 16 | 20 | 59 | 0 |  | 0 |  |  | N2 | 2020-04-01 02:57 | 2020-04-01 03:21 | 24 | 2020-04-01 02:55 | 26 |  |  |  |  | Y |  |  |  | Y | [5 empty] | 0 | 245.08 | [23 empty] | 0.08 | 0 | A | [9 empty] | 1052 | 562 | 0 | 231 | 0 | 0 | 0 | 298 | 0 | 298 | 0 | 0 | 0 | 4 |  |  | 4
2020-03-31 | C55211 | 3 | 중탄소 | AE15B36D2 | TUNDISH교체전 | Al 탈산 | T | 33 | 70 | 48800 | 91.92 | B | B | B |  | 1 |  | 1 | 1535 | 1541 | 6400 |  |  | 6400 | 68.92 | 34 | 92856 | 1627 |  | Y | 43 | 36 | [7 empty] | 박재승 | 3 |  |  |  |  | Y |  | 96.55 | 11-7 | 167.82 | 0 | A |  | 1622 | 2 | 0.5 | 1566 | 1.6 | 68 | 40 | 545 | 9:05 | 13 | 13 | 0 | 0 |  | 0 | 10 |  | AR | 2020-04-01 03:22 |  | 20 | 2020-04-01 03:08 | 34 |  |  |  |  | N | [5 empty] | N |  |  |  | 13.56 | 0 | [23 empty] | 0.21 | 0 | A | [9 empty] | 51 | 0 | 560 | 71 | 0 | 0 | 0 | 603 | 0 | 300 | 68 | 0 | 0 | 0 |  |  | 7
2020-03-31 | A57873 | 1 | 저탄소 | SCR420HON |  | Al 탈산 | B | 15 | 27 | 50300 | 77.65 | B | B | B |  | 1 | 1 |  | 1540 | 1551 | 6100 |  |  | 6100 | 60.08 | 12 | 101532 | 1621 |  | Y | 41 | 33 | [7 empty] | 이호남 | 2 |  | Y |  |  |  |  | 108.75 | 13-8 | 0 | 230.96 | A |  | 1621 | 3 | 0.21 | 1579 | 1.24 | 69 | 29 | 248 | 4:08 | 16 | 20 | 60 | 0 |  | 0 |  |  | N2 | 2020-04-01 03:56 | 2020-04-01 04:22 | 27 | 2020-04-01 03:54 | 29 |  |  |  |  | Y |  |  |  | Y | [5 empty] | 0 | 229.28 | [23 empty] | 0.12 | 0 | A | [9 empty] | 1499 | 232 | 0 | 314 | 0 | 0 | 0 | 297 | 0 | 297 | 0 | 0 | 0 | 9 |  |  | 5
2020-03-31 | B57739 | 2 | 중탄소 | AE4140Q |  | Al 탈산 | B | 5 | 29 | 50950 | 94.4 | B | B |  | B | 1 |  | 1 | 1540 | 1577 | 5900 |  |  | 5900 | 63.32 | 12 | 93180 | 1635 |  | Y | 42 | 32 | [7 empty] | 임승우 | 2 |  |  |  |  | Y |  | 100.05 | 12-9 | 192.14 | 0 | A |  | 1611 | 1 | 0.35 | 1554 | 0 | 60 | 31 | 321 | 5:21 | 18 | 19 | 0 | 0 |  | 0 | 0 |  | AR | 2020-04-01 04:17 | 2020-04-01 04:33 | 16 | 2020-04-01 04:08 | 25 |  |  |  |  | N | 호이스트 고장 | [7 empty] | 4.5 | 20.62 | 0 | [20 empty] | 0.8 |  |  | 0.08 | 0.08 | A | [9 empty] | 1113 | 216 | 237 | 0 | 0 | 207 | 0 | 653 | 0 | 154 | 0 | 0 | 0 | 0 |  |  | 21
2020-03-31 | C55212 | 3 | 고탄소 | SM55CI |  | Al 탈산 | I | 16 | 60 | 48800 | 92.2 | B | B | B |  | 1 |  | 1 | 1560 | 1560 | 6500 |  |  | 6500 | 80.25 | 18 | 81000 | 1670 |  | INGOT | 40 | 29 | [7 empty] | 박재승 | [5 empty] | Y |  | 84.45 | 10-6 | 201.36 | 0 | A |  | 1655 | 2 | 0.5 | 1580 | 2.21 | 93 |  | 362 | 6:02 | 20 | 23 | 0 | 0 |  | 0 | 15 |  | N2 | 2020-04-01 04:23 |  | 25 | 2020-04-01 04:05 | [5 empty] | Y | [5 empty] | N |  |  |  | 20.78 | 0 | [18 empty] | 1.4 |  |  |  |  | 0.21 | 0 | A | [9 empty] | 0 | 0 | 33 | 0 | 0 | 0 | 0 | 555 | 0 | 300 | 49 | 0 | 0 | 16
2020-03-31 | A57874 | 1 | 저탄소 | SCR420HON |  | Al 탈산 | B | 21 | 5 | 52900 | 73.18 | B | B | B |  | 1 | 1 |  | 1540 | 1567 | 4800 |  |  | 4800 | 56.73 | 10 | 84610 | 1620 |  | Y | 37 | 26 | [7 empty] | 이호남 | 2 |  | Y |  |  |  |  | 101.4 | 13-6 | 0 | 154.44 | A |  | 1620 | 3 | 0.21 | 1575 | 1.32 | 65 | 23 | 252 | 4:12 | 16 | 20 | 61 | 0 |  | 0 |  |  | N2 | 2020-04-01 04:56 | 2020-04-01 05:27 | 31 | 2020-04-01 04:54 | 33 |  |  |  |  | Y |  |  |  | Y | [5 empty] | 0 | 234.88 | [23 empty] | 0.18 | 0 | A | [9 empty] | 257 | 1172 | 0 | 26 | 0 | 0 | 0 | 295 | 0 | 295 | 0 | 0 | 0 | 5 |  |  | 6
2020-03-31 | B57740 | 2 | 중탄소 | AE4140Q |  | Al 탈산 | B | 32 | 84 | 47100 | 82.92 | B | B |  | B | 1 |  | 1 | 1540 | 1564 | 5900 |  |  | 5900 | 64.89 | 12 | 90926 | 1625 |  | Y | 39 | 30 | [7 empty] | 임승우 | 2 |  |  |  |  | Y |  |  |  | 187.48 | 0 | A |  | 1613 | 1 | 0.25 | 1556 | 1.38 | 62 | 31 | 218 | 3:38 | 18 | 19 | 0 | 0 |  | 0 | 0 |  | AR | 2020-04-01 05:10 | 2020-04-01 05:35 | 25 | 2020-04-01 05:02 | 33 |  |  |  |  | N | 호이스트 고장 | [7 empty] | 5 | 26.73 | 0 | [20 empty] | 0.73 |  |  | 0.04 | 0.04 | A | [9 empty] | 1260 | 43 | 806 | 0 | 0 | 251 | 0 | 606 | 0 | 152 | 0 | 0 | 0 | 12 |  |  | 16
2020-03-31 | C55213 | 3 | 고탄소 | SM55CS1 | 연주시작 | Si 탈산 | T | 29 | 63 | 49200 | 96.03 | B | B | B |  | 1 |  | 1 | 1530 | 1535 | 7500 |  |  | 7500 | 82.73 | 33 | 90651 | 1645 |  | Y | 56 | 40 | [7 empty] | 박재승 | 3 | [6 empty] | 96.25 | 11-8 | 227.35 | 0 | A |  | 1627 | 2 | 0.47 | 1576 | 2.32 | 90 | 44 | 420 | 7:00 | 10 | 10 | 0 | 0 |  | 0 | 15 |  | AR | 2020-04-01 05:38 |  | 21 | 2020-04-01 05:19 | 40 |  |  |  |  | Y | [5 empty] | N |  |  |  | 13.84 | 0 | [23 empty] | 0.21 | 0 | A | [9 empty] | 0 | 0 | 280 | 0 | 0 | 0 | 0 | 799 | 0 | 0 | 0 | 0 | 0 | 10 |  |  |  |  | 1
2020-03-31 | A57875 | 1 | 저탄소 | SCR420HON |  | Al 탈산 | B | 11 | 8 | 52400 | 69.57 | B | B | B |  | 1 | 1 |  | 1540 | 1571 | 5300 |  |  | 5300 | 52.2 | 12 | 101532 | 1617 |  | Y | 40 | 30 | [7 empty] | 이호남 | 2 |  | Y |  |  |  |  | 106.5 | 14-1 | 0 | 182.07 | A |  | 1617 | 3 | 0.19 | 1583 | 1.26 | 73 | 26 | 244 | 4:04 | 16 | 18 | 62 | 0 |  | 0 |  |  | N2 | 2020-04-01 05:51 | 2020-04-01 06:27 | 36 | 2020-04-01 05:48 | 39 | [8 empty] | Y | [5 empty] | 0 | 183.74 | [23 empty] | 0 | 52.61 | A | [9 empty] | 1330 | 373 | 0 | 319 | 0 | 0 | 0 | 299 | 0 | 296 | 0 | 0 | 0 | 8 |  |  | 6
2020-03-31 | B57741 | 2 | 중탄소 | AE4140Q | TUNDISH교체전 | Al 탈산 | B | 1 | 51 | 50150 | 91.8 | B | B |  | D | 1 |  | 1 | 1540 | 1534 | 6500 |  |  | 6500 | 56.27 | 20 | 115519 | 1614 |  | Y | 43 | 34 |  |  | B57738 | 05 |  |  |  | 임승우 | 2 |  |  |  |  | Y |  |  |  | 227.03 | 0 | A |  | 1610 | 1 | 0.18 | 1560 | 1.16 | 66 | 34 | 417 | 6:57 | 18 | 18 | 0 | 0 |  | 0 | 0 |  | AR | 2020-04-01 06:17 | 2020-04-01 06:39 | 22 | 2020-04-01 06:05 | 33 |  |  |  |  | N | [8 empty] | 4 | 12.18 | 0 | [20 empty] | 1.1 |  |  | 0.11 | 0.11 | A | [9 empty] | 1198 | 0 | 504 | 0 | 0 | 255 | 0 | 651 | 0 | 154 | 0 | 0 | 0 | 0 |  |  | 12
2020-03-31 | C55214 | 3 | 고탄소 | SM55CS1 | 연주종료 | Si 탈산 | T | 35 | 62 | 48450 | 96.93 | B | B | D |  | 1 |  | 1 | 1530 | 1558 | 4900 |  |  | 4900 | 54.05 | 33 | 90651 | 1611 |  | Y | 40 | 68 | [7 empty] | 박재승 | 3 |  |  |  |  | Y |  | 93.45 | 11-5 | 166.19 | 0 | A |  | 1599 | 2 | 0.46 | 1544 | 1.53 | 58 | 31 | 347 | 5:47 | 10 | 10 | 0 | 0 |  | 0 | 10 |  | AR | 2020-04-01 06:41 |  | 25 | 2020-04-01 06:20 | 46 |  |  |  |  | Y | [5 empty] | N |  |  |  | 12.73 | 0 | [23 empty] | 1.19 | 0 | A | [9 empty] | 0 | 0 | 0 | 0 | 0 | 0 | 0 | 403 | 0 | 0 | 0 | 0 | 0 | 0
2020-03-31 | A57876 | 1 | 저탄소 | SCR420HON |  | Al 탈산 | B | 36 | 6 | 54000 | 81.97 | B | D | D |  | 1 | 1 |  | 1540 | 1550 | 6200 |  |  | 6200 | 52.34 | 14 | 118454 | 1622 |  | Y | 48 | 34 | [7 empty] | 이호남 | 2 |  |  | Y |  |  |  | 104.95 | 13-10 | 0 | 182.95 | A |  | 1622 | 3 | 0.19 | 1582 | 1.29 | 72 | 27 | 264 | 4:24 | 16 | 18 | 63 | 0 |  | 0 |  |  | N2 | 2020-04-01 07:03 | 2020-04-01 07:30 | 27 | 2020-04-01 07:00 | 30 |  |  |  |  | Y |  |  |  | Y | [5 empty] | 0 | 233.89 | [23 empty] | 0 | 32.14 | A | [9 empty] | 382 | 925 | 0 | 0 | 0 | 0 | 0 | 604 | 0 | 297 | 51 | 0 | 0 | 0
2020-03-31 | B57742 | 2 | 중탄소 | SM45CM | TUNDISH교체 | Al 탈산 | B | 20 | 83 | 47650 | 107.75 | B | D |  | D | 1 |  | 1 | 1540 | 1524 | 9200 |  |  | 9200 | 94.65 | 12 | 97200 | 1655 |  | Y | 58 | 50 | [7 empty] | 임승우 | 3 | [6 empty] | 95.45 | 11-4 | 0 | 322 | A |  | 1653 | 1 | 0.22 | 1583 | 1.53 | 91 | 42 | 363 | 6:03 | 15 | 20 | 0 | 0 | 50 | 0 | 0 |  | N2 | 2020-04-01 07:33 | 2020-04-01 08:06 | 33 | 2020-04-01 07:23 | 43 |  |  |  |  | N | [8 empty] | 5.5 | 18.97 | 0 | [19 empty] | 1.31 |  |  |  | 0.06 | 0.06 | A | [9 empty] | 0 | 0 | 38 | 0 | 0 | 120 | 0 | 1726 | 0 | 306 | 0 | 0 | 0 | 0 |  |  | 7 |  | 1
2020-03-31 | C55215 | 3 | 고탄소 | SM55CS1 | 연주종료 | Si 탈산 | T | 33 | 71 | 48950 | 90.6 | B | D | D |  | 1 |  | 1 | 1530 | 1574 | 5200 |  |  | 5200 | 52.58 | 36 | 98892 | 1577 |  | Y | 42 | 36 | [7 empty] | 박지웅 | 3 |  |  |  |  | Y |  | 98.9 | 11-9 | 171.86 | 0 | A |  | 1603 | 2 | 0.49 | 1553 | 1.61 | 67 | 26 | 392 | 6:32 | 10 | 10 | 0 | 0 |  | 0 | 10 |  | AR | 2020-04-01 07:44 |  | 25 | 2020-04-01 07:26 | 42 |  |  |  |  | Y | [5 empty] | N |  |  |  | 12.51 | 0 | [23 empty] | 0.91 | 0 | A | [9 empty] | 0 | 0 | 0 | 0 | 0 | 0 | 0 | 394 | 0 | 0 | 0 | 0 | 0 | 0
2020-04-01 | A57877 | 1 | 저탄소 | SCR420HON |  | Al 탈산 | B | 15 | 28 | 49800 | 79.43 | D | D | D |  | 1 | 1 |  | 1540 | 1529 | 6700 |  |  | 6700 | 79.19 | 10 | 84610 | 1625 |  | Y | 44 | 35 | [7 empty] | 차승주 | 2 |  |  | Y |  |  |  | 105.85 | 13-5 | 0 | 254.18 | A |  | 1625 | 3 | 0.19 | 1586 | 1.18 | 76 | 36 | 257 | 4:17 | 16 | 18 | 64 | 0 |  | 0 |  |  | N2 | 2020-04-01 08:06 | 2020-04-01 08:27 | 21 | 2020-04-01 08:03 | 24 |  |  |  |  | Y |  |  |  | Y | [5 empty] | 0 | 247.52 | [23 empty] | 0 | 31.64 | A | [9 empty] | 798 | 874 | 0 | 26 | 0 | 0 | 0 | 298 | 0 | 296 | 0 | 0 | 0 | 11
2020-04-01 | B57743 | 2 | 중탄소 | SM45CM |  | Al 탈산 | B | 5 | 30 | 51150 | 87.72 | D | D |  | D | 1 |  | 1 | 1540 | 1566 | 5500 |  |  | 5500 | 57.1 | 12 | 96324 | 1636 |  | Y | 40 | 27 | [7 empty] | 김익규 | 2 |  |  |  |  | Y |  | 95.55 | 12-3 | 0 | 182.63 | A |  | 1612 | 1 | 0.17 | 1612 | 0 | 120 | 28 | 318 | 5:18 | 15 | 18 | 0 | 0 |  | 0 | 0 |  | N2 | 2020-04-01 08:23 | 2020-04-01 09:04 | 41 | 2020-04-01 08:16 | 48 |  |  |  |  | N | [8 empty] | 5 | 16.72 | 0 | [23 empty] | 0 | 0 | A | [9 empty] | 19 | 0 | 26 | 0 | 0 | 131 | 0 | 687 | 0 | 0 | 0 | 0 | 0 | 8
2020-04-01 | C55216 | 3 | 고탄소 | SM55CS1 | TUNDISH교체전 | Si 탈산 | T | 16 | 61 | 48350 | 87.6 | D | D | D |  | 1 |  | 1 | 1530 | 1565 | 6300 |  |  | 6300 | 73.98 | 31 | 85157 | 1626 |  | Y | 42 | 35 |  |  |  | 05 |  |  |  | 박지웅 | 3 |  | Y |  |  | Y |  | 98.5 | 11-10 | 192.48 | 0.01 | A |  | 1618 | 2 | 0.51 | 1558 | 2 | 72 | 28 | 397 | 6:37 | 10 | 13 | 0 | 0 |  | 0 | 10 |  | AR | 2020-04-01 08:45 |  | 29 | 2020-04-01 08:30 | 45 |  |  |  |  | Y | [5 empty] | N |  |  |  | 14.05 | 0 | [23 empty] | 0.86 | 0 | A | [9 empty] | 0 | 0 | 994 | 0 | 0 | 0 | 0 | 402 | 0 | 0 | 0 | 0 | 0 | 0
2020-04-01 | A57878 | 1 | 저탄소 | SCR420HON | TUNDISH교체전 | Al 탈산 | B | 21 | 6 | 52900 | 71.93 | D | D | D |  | 1 | 1 |  | 1540 | 1565 | 5200 |  |  | 5200 | 52.46 | 12 | 99128 | 1625 |  | Y | 41 | 26 | [7 empty] | 김덕진 | 2 |  |  | Y |  |  |  | 106.55 | 14-1 | 0 | 183.76 | A |  | 1625 | 3 | 0.19 | 1584 | 1.41 | 74 | 31 | 263 | 4:23 | 16 | 18 | 65 | 0 |  | 0 |  |  | N2 | 2020-04-01 09:01 | 2020-04-01 09:27 | 26 | 2020-04-01 08:58 | 29 |  |  |  |  | Y |  |  |  | Y | [5 empty] | 0 | 214.1 | [23 empty] | 0 | 41.87 | A | [9 empty] | 1302 | 384 | 0 | 20 | 0 | 0 | 0 | 0 | 0 | 596 | 0 | 0 | 0 | 11
2020-04-01 | B57744 | 2 | 중탄소 | SM45CM |  | Al 탈산 | B | 32 | 85 | 47000 | 90.2 | D | D |  | D | 1 |  | 1 | 1540 | 1577 | 5600 |  |  | 5600 | 66 | 10 | 84850 | 1624 |  | Y | 43 | 33 | [7 empty] | 김익규 | 3 |  |  |  |  | Y |  | 102 | 11-10 | 0 | 274.25 | A |  | 1613 | 1 | 0.19 | 1558 | 1.31 | 66 | 25 | 340 | 5:40 | 15 | 18 | 0 | 0 |  | 0 | 0 |  | N2 | 2020-04-01 09:29 | 2020-04-01 10:01 | 33 | 2020-04-01 09:23 | 39 |  |  |  |  | Y | [5 empty] | N |  |  | 5.5 | 28.02 | 0 | [23 empty] | 0 | 0 | A | [9 empty] | 69 | 0 | 41 | 0 | 0 | 138 | 0 | 604 | 0 | 0 | 0 | 0 | 0 | 14
2020-04-01 | A57879 | 1 | 고탄소 | AE1055LS | TUNDISH교체 | Al 탈산 | B | 11 | 9 | 52300 | 82.48 | D | D | D |  | 1 | 1 |  | 1520 | 1535 | 6200 |  |  | 6200 | 73.28 | 10 | 84610 | 1630 |  | Y | 40 | 32 | C55214 B/T 잔강 약5톤 합탕 | [6 empty] | 김덕진 | 2 |  | Y |  |  |  |  | 99.3 | 13-2 | 184.74 | 140.82 | A |  | 1630 | 3 | 0.18 | 1576 | 1.26 | 92 | 41 | 266 | 4:26 | 25 | 25 | 66 | 0 |  | 0 |  |  | N2 | 2020-04-01 10:12 | 2020-04-01 10:46 | 35 | 2020-04-01 10:11 | 36 |  |  |  |  | Y |  |  |  | Y | [5 empty] | 0 | 313.55 | [19 empty] | 2.05 |  |  |  | 0 | 47.64 | A | [9 empty] | 47 | 0 | 843 | 24 | 0 | 0 | 0 | 598 | 0 | 699 | 0 | 0 | 0 | 55 |  |  |  |  | 1
2020-04-01 | B57745 | 2 | 중탄소 | SM45CB |  | Si 탈산 | B | 1 | 52 | 50200 | 94.57 | D | D |  | D | 1 |  | 1 | 1540 | 1546 | 6500 |  |  | 6500 | 68.96 | 13 | 94256 | 1626 |  | Y | 47 | 33 |  |  | B57742 | 05 |  |  |  | 김익규 | 2 |  |  | Y |  | Y |  | 102.8 | 12-6 | 262.82 | 0 | A |  | 1610 | 1 | 0.19 | 1610 | 0 | 117 | 21 | 227 | 3:47 | 14 | 20 | 0 | 0 |  | 0 | 0 |  | N2 | 2020-04-01 10:32 | 2020-04-01 11:00 | 28 | 2020-04-01 10:23 | 37 |  |  |  |  | N | [8 empty] | 4.5 | 0.08 | 44.84 | [23 empty] | 0 | 0 | A | [9 empty] | 0 | 0 | 35 | 0 | 0 | 0 | 0 | 501 | 0 | 0 | 0 | 0 | 0 | 19
2020-04-01 | C55217 | 3 | 저탄소 | SCM420HT | 연주시작 | Al 탈산 | T | 29 | 64 | 48350 | 101.7 | D | D | D |  | 1 |  | 1 | 1550 | 1555 | 9500 |  |  | 9500 | 102.89 | 33 | 92334 | 1660 |  | Y | 63 | 49 | A57876 7TON C55214 5TON 받음 |  |  | 13 |  |  |  | 박지웅 | 3 |  | Y |  |  | Y |  | 101.2 | 12-3 | 96.92 | 100.91 | A |  | 1662 | 2 | 0.47 | 1600 | 2.48 | 90 | 36 | 427 | 7:07 | 13 | 13 | 0 | 0 |  | 0 | 10 |  | N2 | 2020-04-01 11:05 |  | 16 | 2020-04-01 10:51 | 30 |  |  |  |  | Y | [5 empty] | Y |  |  |  | 1.71 | 0 | [23 empty] | 0.6 | 0 | A | [9 empty] | 790 | 728 | 32 | 336 | 0 | 0 | 0 | 731 | 0 | 300 | 0 | 0 | 0 | 0 |  |  |  |  | 1
2020-04-01 | A57880 | 1 | 고탄소 | AE1055LS |  | Al 탈산 | B | 36 | 7 | 54000 | 73.43 | D | D | D |  | 1 | 1 |  | 1520 | 1550 | 4800 |  |  | 4800 | 47.28 | 12 | 101532 | 1604 |  | Y | 40 | 25 | [7 empty] | 김덕진 | 2 | [6 empty] | 103.05 | 13-7 | 48.39 | 91.42 | A |  | 1604 | 3 | 0.17 | 1552 | 1.53 | 68 | 30 | 245 | 4:05 | 25 | 25 | 67 | 0 |  | 0 |  |  | N2 | 2020-04-01 11:14 | 2020-04-01 11:50 | 35 | 2020-04-01 11:14 | 36 |  |  |  |  | Y |  |  |  | Y | [5 empty] | 0 | 261.2 | [23 empty] | 0 | 56.17 | A | [9 empty] | 63 | 0 | 962 | 0 | 0 | 0 | 0 | 395 | 0 | 294 | 51 | 0 | 0 | 34
2020-04-01 | B57746 | 2 | 중탄소 | SM45CB |  | Si 탈산 | B | 20 | 84 | 46950 | 88.35 | D | D |  | D | 1 |  | 1 | 1540 | 1514 | 6800 |  |  | 6800 | 44.79 | 19 | 151824 | 1615 | 365 | Y | 45 | 36 |  |  | B57743 | 05 |  |  |  | 김익규 | 3 |  |  | Y |  | Y |  | 106.55 | 12-4 | 166.43 | 0 | A |  | 1599 | 1 | 0.17 | 1599 | 0 | 106 | 19 | 247 | 4:07 | 14 | 16 | 0 | 0 |  | 0 | 0 |  | N2 | 2020-04-01 11:44 | 2020-04-01 12:04 | 20 | 2020-04-01 11:35 | 28 |  |  |  |  | N | [8 empty] | 4.5 | 0 | 33.15 | [23 empty] | 0 | 0 | A | [9 empty] | 0 | 0 | 35 | 0 | 0 | 0 | 0 | 498 | 0 | 0 | 0 | 0 | 0 | 20
2020-04-01 | C55218 | 3 | 저탄소 | SCM420HT | 연주종료 | Al 탈산 | T | 35 | 63 | 48350 | 94.75 | D | D | D |  | 1 |  | 1 | 1550 | 1554 | 7200 |  |  | 7200 | 71.48 | 36 | 100728 | 1650 |  | Y | 45 | 38 | 1번 호퍼 FAULT로 작업20분까지 조치가 안되서 시간부족으로 HI계열 못넣고 2번호퍼 M계열 합금철 투입 332이후 1번호퍼 사용가능으로 다시 HI계열 합금철 투입 | [6 empty] | 박지웅 | 3 |  |  |  |  | Y |  | 102.1 | 12-4 | 65.17 | 120.69 | A |  | 1637 | 2 | 0.48 | 1583 | 1.42 | 73 | 31 | 592 | 9:52 | 13 | 13 | 0 | 0 |  | 0 | 12 |  | N2 | 2020-04-01 12:18 |  | 10 | 2020-04-01 12:06 | 22 |  |  |  |  | Y | [5 empty] | Y |  |  | 4.7 | 3.32 | 0 | [23 empty] | 0 | 0 | A | [9 empty] | 552 | 2002 | 326 | 1198 | 0 | 0 | 0 | 769 | 0 | 300 | 0 | 0 | 0 | 23 |  |  | 5
2020-04-01 | A57881 | 1 | 고탄소 | AE1055LS |  | Al 탈산 | B | 15 | 29 | 49700 | 79.95 | D | D | D |  | 1 | 1 |  | 1520 | 1540 | 5300 |  |  | 5300 | 62.64 | 10 | 84610 | 1588 |  | Y | 42 | 28 | [7 empty] | 김덕진 | 2 | [6 empty] | 105.35 | 13-4 | 29.65 | 193.8 | A |  | 1588 | 3 | 0.18 | 1546 | 1.11 | 62 | 25 | 328 | 5:28 | 25 | 25 | 68 | 0 |  | 0 |  |  | N2 | 2020-04-01 12:27 | 2020-04-01 12:52 | 26 | 2020-04-01 12:26 | 26 |  |  |  |  | Y |  |  |  | Y | [5 empty] | 0 | 289.73 | [23 empty] | 0 | 63.83 | B | [9 empty] | 58 | 0 | 921 | 24 | 0 | 0 | 0 | 395 | 0 | 444 | 0 | 0 | 0 | 32
2020-04-01 | B57747 | 2 | 중탄소 | SM45C |  | Si 탈산 | B | 5 | 31 | 51150 | 91.47 | D | D |  | D | 1 |  | 1 | 1540 | 1544 | 5200 |  |  | 5200 | 123.82 | 6 | 41995 | 1605 |  | Y | 43 | 27 |  |  | B57744 | 05 |  |  |  | 김익규 | 2 |  |  |  |  | Y |  | 97.35 | 12-5 | 241.29 | 0 | A |  | 1596 | 1 | 0.17 | 1550 | 0 | 57 | 21 | 201 | 3:21 | 15 | 15 | 0 | 0 |  | 0 | 0 |  | N2 | 2020-04-01 12:54 | 2020-04-01 13:07 | 12 | 2020-04-01 12:40 | 27 |  |  |  |  | N | [5 empty] | N |  |  | 4.5 | 0 | 21.38 | [23 empty] | 0.06 | 0.06 | A | [9 empty] | 0 | 0 | 255 | 0 | 0 | 167 | 0 | 594 | 0 | 0 | 0 | 0 | 0 | 8
2020-04-01 | C55219 | 3 | 저탄소 | SCM420HT | 연주종료 | Al 탈산 | T | 33 | 72 | 48850 | 94.65 | D | D | D |  | 1 |  | 1 | 1550 | 1576 | 6500 |  |  | 6500 | 70.4 | 33 | 92334 | 1633 |  | Y | 44 | 41 | [7 empty] | 박지웅 | 3 |  |  |  |  | Y |  | 98.4 | 11-8 | 57.52 | 119.21 | A |  | 1629 | 2 | 0.48 | 1576 | 1.33 | 66 | 26 | 449 | 7:29 | 13 | 15 | 0 | 0 |  | 0 | 11 |  | N2 | 2020-04-01 13:21 |  | 15 | 2020-04-01 13:10 | 26 |  |  |  |  | Y | [5 empty] | Y |  |  | 5 | 1.92 | 0.85 | [23 empty] | 0 | 0 | A | [9 empty] | 1293 | 300 | 45 | 0 | 0 | 0 | 0 | 848 | 0 | 299 | 0 | 0 | 0 | 0 |  |  | 5
2020-04-01 | A57882 | 1 | 고탄소 | AE1055LS |  | Al 탈산 | B | 21 | 7 | 52300 | 79.2 | D | D | D |  | 1 | 1 |  | 1520 | 1580 | 3300 |  |  | 3300 | 32.5 | 12 | 101532 | 1594 |  | Y | 40 | 21 | [7 empty] | 김덕진 | 2 |  | Y |  |  |  |  | 99 | 13-3 | 0.03 | 164 | A |  | 1594 | 3 | 0.16 | 1552 | 1.05 | 68 | 27 | 250 | 4:10 | 25 | 25 | 69 | 0 |  | 0 |  |  | N2 | 2020-04-01 13:26 | 2020-04-01 13:56 | 30 | 2020-04-01 13:25 | 31 |  |  |  |  | Y |  |  |  | Y | [5 empty] | 0 | 270.08 | [23 empty] | 0 | 65.03 | A | [9 empty] | 49 | 0 | 830 | 17 | 0 | 0 | 0 | 296 | 0 | 195 | 0 | 0 | 0 | 59
2020-04-01 | B57748 | 2 | 중탄소 | SM45C |  | Si 탈산 | B | 22 | 1 | 54200 | 84.6 | D | D |  | D | 1 |  | 1 | 1540 | 1544 | 5200 |  |  | 5200 | 57.25 | 12 | 90834 | 1635 |  | Y | 40 | 27 | [7 empty] | 김익규 | 2 |  |  |  |  | Y |  | 86.3 | 11-9 | 36.43 | 0 | A |  | 1623 | 1 | 0 | 1556 | 0 | 63 | 25 | 204 | 3:24 | 15 | 15 | 0 | 0 |  | 0 | 0 |  | N2 | 2020-04-01 13:50 | 2020-04-01 14:08 | 18 | 2020-04-01 13:39 | 29 |  |  |  |  | N | [8 empty] | 5 | 0 | 30.74 | [20 empty] | 1.17 |  |  | 0.07 | 0.07 | A | [9 empty] | 0 | 0 | 203 | 0 | 0 | 205 | 0 | 606 | 0 | 0 | 0 | 0 | 0 | 58 |  |  | 7
2020-04-01 | C55220 | 3 | 저탄소 | SCM420HT | 연주종료 | Al 탈산 | T | 16 | 62 | 48050 | 96.13 | D | D | A |  | 1 |  | 1 | 1550 | 1567 | 7500 |  |  | 7500 | 74.46 | 36 | 100728 | 1631 |  | Y | 53 | 40 |  |  |  | 05 |  |  |  | 박지웅 | 3 |  | N | Y |  | Y |  | 100.7 | 12-2 | 68.84 | 188.99 | A |  | 1619 | 2 | 0.47 | 1567 | 1.58 | 57 | 22 | 381 | 6:21 | 13 | 13 | 0 | 0 |  | 0 | 11 |  | N2 | 2020-04-01 14:24 |  | 17 | 2020-04-01 14:13 | 27 |  |  |  |  | Y | [5 empty] | Y |  |  | 5 | 2.9 | 0.29 | [23 empty] | 0 | 0 | A | [9 empty] | 942 | 638 | 61 | 214 | 0 | 0 | 0 | 592 | 0 | 302 | 0 | 0 | 0 | 0 |  |  | 5
2020-04-01 | A57883 | 1 | 고탄소 | AE1055LS |  | Al 탈산 | B | 11 | 10 | 51900 | 87.67 | D | D | A |  | 1 | 1 |  | 1520 | 1558 | 4600 |  |  | 4600 | 45.31 | 12 | 101532 | 1596 |  | Y | 45 | 30 | [7 empty] | 김덕진 | 2 |  |  | Y |  |  |  | 108.3 | 14-2 | 64.55 | 104.03 | A |  | 1596 | 3 | 0.17 | 1550 | 1.12 | 66 | 30 | 1813 | 30:13 | 25 | 25 | 70 | 0 |  | 0 |  |  | N2 | 2020-04-01 14:33 | 2020-04-01 14:57 | 24 | 2020-04-01 14:31 | 26 |  |  |  |  | Y |  |  |  | Y | [5 empty] | 0 | 1371.17 | [23 empty] | 3.91 | 65.73 | A | [9 empty] | 36 | 0 | 840 | 30 | 0 | 0 | 0 | 693 | 0 | 490 | 0 | 0 | 0 | 48
2020-04-01 | B57749 | 2 | 중탄소 | SM45C |  | Si 탈산 | B | 1 | 53 | 50000 | 79.83 | D | A |  | A | 1 |  | 1 | 1540 | 1554 | 5500 |  |  | 5500 | 56.66 | 13 | 97078 | 1614 |  | Y | 41 | 30 | [7 empty] | 김익규 | 3 |  |  |  |  | Y |  |  |  | 0 | 258.17 | A |  | 1610 | 1 | 0.17 | 1558 | 1.66 | 65 | 28 | 282 | 4:42 | 15 | 15 | 0 | 0 |  | 0 | 0 |  | N2 | 2020-04-01 14:52 | 2020-04-01 15:05 | 13 | 2020-04-01 14:41 | 24 |  |  |  |  | N | 호이스트 고장 | [7 empty] | 4 | 0 | 31.9 | [16 empty] | 0.8 | [6 empty] | 0.2 | 0.2 | A | [9 empty] | 0 | 0 | 266 | 0 | 0 | 187 | 0 | 859 | 0 | 0 | 0 | 0 | 0 | 66
2020-04-01 | C55221 | 3 | 저탄소 | SCM420HT | 연주종료 | Al 탈산 | T | 29 | 65 | 48350 | 100.93 | D | A | A |  | 1 |  | 1 | 1550 | 1579 | 6700 |  |  | 6700 | 73.91 | 33 | 90651 | 1655 |  | Y | 45 | 38 |  |  | C55218 | 05 |  |  |  | 도주용 | 2 |  | N | Y |  | Y | 4 | 99.55 | 12-1 | 0 | 156.71 | A |  | 1643 | 2 | 0.47 | 1584 | 1.44 | 74 | 27 | 480 | 8:00 | 13 | 14 | 0 | 0 |  | 0 | 15 |  | N2 | 2020-04-01 15:38 |  | 12 | 2020-04-01 15:23 | 27 |  |  |  |  | Y | [5 empty] | Y |  |  | 5 | 0.93 | 8.09 | [23 empty] | 0 | 0 | A | [9 empty] | 788 | 661 | 0 | 368 | 0 | 0 | 0 | 705 | 0 | 299 | 101 | 0 | 0 | 20 |  |  | 5
2020-04-01 | A57884 | 1 | 고탄소 | AE1055LS |  | Al 탈산 | B | 36 | 8 | 53300 | 79.92 | A | A | A |  | 1 | 1 |  | 1520 | 1562 | 5300 |  |  | 5300 | 52.2 | 12 | 101532 | 1584 |  | Y | 43 | 33 |  |  | A57881 |  |  |  |  | 정용태 | 2 |  |  | Y |  |  |  | 104.5 | 13-8 | 0 | 269.88 | A |  | 1584 | 3 | 0.16 | 1547 | 1 | 63 | 27 | 265 | 4:25 | 25 | 25 | 71 | 0 |  | 0 |  |  | N2 | 2020-04-01 15:30 | 2020-04-01 16:01 | 30 | 2020-04-01 15:30 | 31 |  |  |  |  | Y |  |  |  | Y | [5 empty] | 0 | 19.01 | [23 empty] | 8.19 | 65.73 | A | [9 empty] | 35 | 0 | 830 | 29 | 0 | 0 | 0 | 840 | 0 | 742 | 96 | 0 | 0 | 67
2020-04-01 | B57750 | 2 | 중탄소 | SM45C |  | Si 탈산 | B | 20 | 85 | 47400 | 81.75 | A | A |  | A | 1 |  | 1 | 1540 | 1565 | 4200 |  |  | 4200 | 38.24 | 13 | 109841 | 1614 |  | Y | 41 | 26 | [7 empty] | 임현진 | 2 |  |  |  |  | Y |  |  |  | 0 | 226.95 | A |  | 1595 | 1 | 0.17 | 1540 | 1.72 | 47 | 16 | 286 | 4:46 | 15 | 16 | 0 | 0 |  | 0 | 0 |  | N2 | 2020-04-01 15:52 | 2020-04-01 16:16 | 25 | 2020-04-01 15:39 | 37 |  |  |  |  | N | 호이스트 고장 | [7 empty] | 4.5 | 0 | 34.26 | [16 empty] | 1.1 | [6 empty] | 0.18 | 0.18 | A | [9 empty] | 0 | 0 | 461 | 0 | 0 | 175 | 0 | 499 | 0 | 205 | 0 | 0 | 0 | 56
2020-04-01 | C55222 | 3 | 저탄소 | SCM420HT | 연주종료 | Al 탈산 | T | 35 | 64 | 48150 | 98.77 | A | A | A |  | 1 |  | 1 | 1550 | 1603 | 7600 |  |  | 7600 | 76.85 | 36 | 98892 | 1659 | 361 | Y | 50 | 39 |  |  | C55219 | 05 |  |  |  | 정종훈 | 2 |  | Y |  |  | Y | 4 | 101.8 | 12-3 | 1.09 | 302.06 | A |  | 1646 | 2 | 0.47 | 1585 | 1.91 | 75 | 38 | 455 | 7:35 | 13 | 14 | 0 | 0 |  | 0 | 16 |  | N2 | 2020-04-01 16:47 |  | 9 | 2020-04-01 16:31 | 25 |  |  |  |  | Y | [5 empty] | Y |  |  | 5 | 2.79 | 9.63 | [23 empty] | 0 | 0 | A | [9 empty] | 1095 | 514 | 0 | 481 | 0 | 0 | 0 | 599 | 0 | 301 | 201 | 0 | 0 | 0 |  |  | 5
2020-04-01 | A57885 | 1 | 고탄소 | AE1055LS |  | Al 탈산 | B | 15 | 30 | 50100 | 80.13 | A | A | A |  | 1 | 1 |  | 1520 | 1558 | 5000 |  |  | 5000 | 49.25 | 12 | 101532 | 1592 |  | Y | 41 | 33 |  |  | A57882 |  |  |  |  | 정용태 | 3 |  |  | Y |  |  |  | 103.9 | 13-2 | 3.35 | 249.74 | A |  | 1592 | 3 | 0.17 | 1552 | 1.08 | 68 | 29 | 242 | 4:02 | 25 | 26 | 72 | 0 |  | 0 |  |  | N2 | 2020-04-01 16:29 | 2020-04-01 17:03 | 34 | 2020-04-01 16:27 | 36 | [8 empty] | Y | [5 empty] | 0 | 253.45 | [23 empty] | 0.01 | 0 | A | [9 empty] | 0 | 0 | 841 | 45 | 0 | 0 | 0 | 694 | 0 | 447 | 0 | 0 | 0 | 58
2020-04-01 | B57751 | 2 | 중탄소 | SM45C |  | Si 탈산 | B | 5 | 32 | 50700 | 86.93 | A | A |  | A | 1 |  | 1 | 1540 | 1556 | 5300 |  |  | 5300 | 34.83 | 18 | 152146 | 1627 |  | Y | 41 | 28 | [7 empty] | 임현진 | 2 |  |  |  |  | Y |  |  |  | 0 | 264.92 | A |  | 1620 | 1 | 0.13 | 1563 | 0 | 70 | 29 | 288 | 4:48 | 15 | 16 | 0 | 0 |  | 0 | 0 |  | N2 | 2020-04-01 16:57 | 2020-04-01 17:24 | 27 | 2020-04-01 16:40 | 44 |  |  |  |  | N | 호이스트 고장 | [7 empty] | 5 | 0 | 16.85 | [23 empty] | 0.1 | 0.1 | A | [9 empty] | 0 | 0 | 566 | 0 | 0 | 218 | 0 | 654 | 0 | 406 | 101 | 0 | 0 | 36
2020-04-01 | C55223 | 3 | 저탄소 | SCM420HT | 연주종료 | Al 탈산 | T | 33 | 73 | 48250 | 100.47 | A | A | A |  | 1 |  | 1 | 1550 | 1534 | 8000 |  |  | 8000 | 80.9 | 36 | 98892 | 1664 |  | Y | 57 | 42 |  |  | C55220 | 05 |  |  |  | 도주용 | 2 |  | N | Y |  | Y | 4 | 99.2 | 11-9 | 0 | 110.58 | A |  | 1645 | 2 | 0.5 | 1587 | 1.71 | 77 | 37 | 401 | 6:41 | 13 | 15 | 0 | 0 |  | 0 | 10 |  | N2 | 2020-04-01 17:51 |  | 13 | 2020-04-01 17:41 | 23 |  |  |  |  | Y | [5 empty] | Y |  |  | 5 | 5.21 | 11 | [23 empty] | 0 | 0 | A | [9 empty] | 1013 | 503 | 19 | 208 | 0 | 0 | 0 | 906 | 0 | 300 | 0 | 0 | 0 | 0 |  |  | 5
2020-04-01 | A57886 | 1 | 고탄소 | AE1055LS |  | Al 탈산 | B | 21 | 8 | 53100 | 87.3 | A | A | A |  | 1 | 1 |  | 1520 | 1559 | 5300 |  |  | 5300 | 52.2 | 12 | 101532 | 1576 |  | Y | 41 | 34 |  |  | A57883 |  |  |  |  | 정용태 | 2 |  |  | Y |  |  |  | 103 | 13-7 | 0 | 277.87 | A |  | 1576 | 3 | 0.17 | 1547 | 0.64 | 63 | 27 | 274 | 4:34 | 25 | 25 | 73 | 0 |  | 0 |  |  | N2 | 2020-04-01 17:38 | 2020-04-01 18:06 | 28 | 2020-04-01 17:36 | 30 |  |  |  |  | Y |  |  |  | Y | [5 empty] | 0 | 271.72 | [23 empty] | 1.4 | 0 | A | [9 empty] | 34 | 0 | 831 | 44 | 0 | 0 | 0 | 794 | 0 | 745 | 99 | 0 | 0 | 69
2020-04-01 | B57752 | 2 | 중탄소 | SM45CR2 |  | Si 탈산 | B | 22 | 2 | 55300 | 90.63 | A | A |  | A | 1 |  | 1 | 1540 | 1547 | 6100 |  |  | 6100 | 139.16 | 6 | 43836 | 1636 |  | Y | 43 | 32 | [7 empty] | 임현진 | 2 |  |  |  |  | Y |  |  |  | 0 | 162.24 | A |  | 1627 | 1 | 0.11 | 1565 | 1.9 | 71 | 27 | 311 | 5:11 | 15 | 15 | 0 | 0 |  | 0 | 0 |  | N2 | 2020-04-01 18:02 | 2020-04-01 18:27 | 25 | 2020-04-01 17:43 | 44 |  |  |  |  | N | 호이스트 고장 | [7 empty] | 5 | 0 | 18.36 | [23 empty] | 0.22 | 0.22 | A | [9 empty] | 38 | 0 | 53 | 0 | 0 | 0 | 0 | 501 | 0 | 159 | 0 | 0 | 0 | 66 |  |  | 7
2020-04-01 | A57887 | 1 | 고탄소 | AE1055LS |  | Al 탈산 | B | 11 | 11 | 52200 | 84.03 | A | A | A |  | 1 | 1 |  | 1520 | 1560 | 5300 |  |  | 5300 | 62.64 | 10 | 84610 | 1573 |  | Y | 43 | 33 |  |  | A57884 |  |  |  |  | 정용태 | 2 |  |  | Y |  |  |  | 105.8 | 13-9 | 0 | 251.31 | A |  | 1573 | 3 | 0.16 | 1549 | 0.6 | 65 | 27 | 265 | 4:25 | 25 | 25 | 74 | 0 |  | 0 |  |  | N2 | 2020-04-01 18:35 | 2020-04-01 19:07 | 32 | 2020-04-01 18:34 | 33 |  |  |  |  | Y |  |  |  | Y | [5 empty] | 0 | 245.52 | [23 empty] | 2.61 | 0 | A | [9 empty] | 63 | 0 | 935 | 22 | 0 | 0 | 0 | 695 | 0 | 695 | 98 | 0 | 0 | 109
2020-04-01 | C55224 | 3 | 저탄소 | SCM420HT | 연주종료 | Al 탈산 | T | 16 | 63 | 48300 | 97.93 | A | A | A |  | 1 |  | 1 | 1550 | 1565 | 7200 |  |  | 7200 | 74.89 | 35 | 96145 | 1646 |  | Y | 51 | 36 |  |  | C55221 | 05 |  |  |  | 정종훈 | 2 |  |  | Y |  | Y |  | 101.3 | 12-3 | 0.81 | 273.1 | A |  | 1630 | 2 | 0.48 | 1576 | 1.5 | 66 | 29 | 363 | 6:03 | 13 | 14 | 0 | 0 |  | 0 | 12 |  | N2 | 2020-04-01 18:57 |  | 13 | 2020-04-01 18:46 | 25 |  |  |  |  | Y | [5 empty] | Y |  |  | 5 | 2.73 | 5.49 | [23 empty] | 0 | 0 | A | [9 empty] | 1461 | 199 | 158 | 569 | 0 | 0 | 0 | 738 | 0 | 299 | 0 | 0 | 0 | 0 |  |  | 5
2020-04-01 | B57753 | 2 | 중탄소 | SM45CR2 |  | Si 탈산 | B | 1 | 54 | 49900 | 94.1 | A | A |  | A | 1 |  | 1 | 1540 | 1554 | 6400 |  |  | 6400 | 63.27 | 15 | 101154 | 1637 |  | Y | 41 | 35 | [7 empty] | 임현진 | 2 |  |  |  |  | Y |  | 102.4 | 12-6 | 0 | 270.49 | A |  | 1625 | 1 | 0.13 | 1566 | 1.39 | 72 | 32 | 332 | 5:32 | 15 | 16 | 0 | 0 |  | 0 | 0 |  | N2 | 2020-04-01 19:06 | 2020-04-01 19:26 | 20 | 2020-04-01 18:52 | 34 |  |  |  |  | N | 호이스트 고장 | [7 empty] | 5 | 0 | 19 | [23 empty] | 0.19 | 0.19 | A | [9 empty] | 35 | 0 | 324 | 0 | 0 | 0 | 0 | 599 | 0 | 261 | 0 | 0 | 0 | 40 |  |  | 7
2020-04-01 | A57888 | 1 | 고탄소 | AE1055LS |  | Al 탈산 | B | 36 | 9 | 54000 | 87.83 | A | A | A |  | 1 | 1 |  | 1520 | 1536 | 5500 |  |  | 5500 | 54.17 | 12 | 101532 | 1602 |  | Y | 42 | 38 |  |  | A57885 |  |  |  |  | 정용태 | 2 |  |  | Y |  |  |  | 105.35 | 13-9 | 0 | 175.72 | A |  | 1602 | 3 | 0.17 | 1550 | 1.18 | 66 | 30 | 259 | 4:19 | 25 | 25 | 75 | 0 |  | 0 |  |  | N2 | 2020-04-01 19:39 | 2020-04-01 20:11 | 32 | 2020-04-01 19:37 | 34 |  |  |  |  | Y |  |  |  | Y | [5 empty] | 0 | 269.77 | [23 empty] | 13.56 | 0 | A | [9 empty] | 24 | 0 | 832 | 20 | 0 | 0 | 0 | 446 | 0 | 394 | 0 | 0 | 0 | 105
2020-04-01 | C55225 | 3 | 저탄소 | SCM420HT | 연주종료 | Al 탈산 | T | 29 | 66 | 48850 | 100.23 | A | A | A |  | 1 |  | 1 | 1550 | 1594 | 6900 |  |  | 6900 | 73.88 | 34 | 93398 | 1647 |  | Y | 55 | 37 |  |  | C55222 | 05 |  |  |  | 도주용 | 2 |  | N | Y |  | Y | 4 | 100.15 | 12-1 | 0 | 117.18 | A |  | 1632 | 2 | 0.56 | 1584 | 1.41 | 74 | 26 | 456 | 7:36 | 13 | 13 | 0 | 0 |  | 0 | 12 |  | N2 | 2020-04-01 20:03 |  | 13 | 2020-04-01 19:52 | 24 |  |  |  |  | Y | [5 empty] | Y |  |  | 5 | 11.16 | 18.78 | [23 empty] | 0.01 | 0 | A | [9 empty] | 743 | 717 | 0 | 188 | 0 | 0 | 0 | 703 | 0 | 301 | 101 | 0 | 0 | 0
2020-04-01 | B57754 | 2 | 중탄소 | SM45CR2 |  | Si 탈산 | B | 20 | 86 | 47750 | 105.72 | A | A |  | A | 1 |  | 1 | 1540 | 1545 | 6500 |  |  | 6500 | 64.78 | 13 | 100333 | 1645 |  | Y | 41 | 35 | [7 empty] | 임현진 | 2 |  |  |  |  | Y |  | 98.35 | 11-6 | 0 | 299.61 | A |  | 1626 | 1 | 0.12 | 1566 | 1.57 | 72 | 25 | 284 | 4:44 | 15 | 16 | 0 | 0 |  | 0 | 0 |  | N2 | 2020-04-01 20:16 | 2020-04-01 20:34 | 18 | 2020-04-01 19:46 | 47 |  |  |  |  | N | 호이스트 고장 | [7 empty] | 5 | 0 | 17.16 | [23 empty] | 0.27 | 0.27 | A | [9 empty] | 35 | 0 | 478 | 0 | 0 | 0 | 0 | 599 | 0 | 154 | 0 | 0 | 0 | 34 |  |  | 7
2020-04-01 | A57889 | 1 | 고탄소 | AE1055LS |  | Al 탈산 | B | 15 | 31 | 50100 | 74.48 | A | A | A |  | 1 | 1 |  | 1520 | 1574 | 4800 |  |  | 4800 | 47.28 | 12 | 101532 | 1589 |  | Y | 42 | 32 |  |  | A57886 |  |  |  |  | 정용태 | 3 |  |  | Y |  |  |  | 0 | 10-1 | 3.18 | 196.97 | A |  | 1589 | 3 | 0.17 | 1553 | 1.09 | 69 | 28 | 244 | 4:04 | 25 | 25 | 76 | 0 |  | 0 |  |  | N2 | 2020-04-01 20:33 | 2020-04-01 21:14 | 41 | 2020-04-01 20:33 | 41 |  |  |  |  | Y |  |  |  | Y | [5 empty] | 0 | 17.16 | [23 empty] | 14.65 | 0 | A | [9 empty] | 63 | 0 | 941 | 25 | 0 | 0 | 0 | 699 | 0 | 542 | 0 | 0 | 0 | 41
2020-04-01 | B57755 | 2 | 중탄소 | SM45CR2 |  | Si 탈산 | B | 5 | 33 | 50850 | 95.45 | A | A |  | A | 1 |  | 1 | 1540 | 1565 | 6200 |  |  | 6200 | 73.64 | 11 | 84197 | 1646 | 354 | Y | 41 | 35 |  |  | B57752 | 05 |  |  |  | 임현진 | 2 |  |  |  |  | Y |  | 100.95 | 12-9 | 0 | 256.93 | A |  | 1634 | 1 | 0.1 | 1567 | 1.7 | 73 | 28 | 591 | 9:51 | 15 | 16 | 0 | 0 |  | 0 | 0 |  | N2 | 2020-04-01 21:05 | 2020-04-01 21:39 | 34 | 2020-04-01 20:47 | 51 |  |  |  |  | N | 호이스트 고장 | [7 empty] | 5 | 0 | 20.47 | [23 empty] | 0.19 | 0.19 | A | [9 empty] | 13 | 0 | 477 | 0 | 0 | 0 | 0 | 501 | 0 | 263 | 0 | 0 | 0 | 51 |  |  | 5
2020-04-01 | C55226 | 3 | 저탄소 | SCM420HT | 연주종료 | Al 탈산 | T | 35 | 65 | 48350 | 94.62 | A | A | A |  | 1 |  | 1 | 1550 | 1567 | 6500 |  |  | 6500 | 67.61 | 35 | 96145 | 1652 |  | Y | 47 | 36 |  |  | C55223 | 05 |  |  |  | 정종훈 | 2 |  |  | Y |  | Y |  | 106 | 12-7 | 38.09 | 102.59 | A |  | 1636 | 2 | 0.49 | 1589 | 1.34 | 79 | 30 | 464 | 7:44 | 13 | 13 | 0 | 0 |  | 0 | 13 |  | N2 | 2020-04-01 21:06 |  | 13 | 2020-04-01 20:53 | 25 |  |  |  |  | Y | [5 empty] | Y |  |  | 5 | 4.1 | 5.44 | [23 empty] | 0 | 0 | A | [9 empty] | 657 | 891 | 24 | 457 | 0 | 0 | 0 | 604 | 0 | 301 | 200 | 0 | 0 | 0 |  |  | 5
2020-04-01 | A57890 | 1 | 고탄소 | AE1055LS |  | Al 탈산 | B | 21 | 9 | 53100 | 82.47 | A | A | A |  | 1 | 1 |  | 1520 | 1550 | 5000 |  |  | 5000 | 32.83 | 18 | 152298 | 1594 |  | Y | 41 | 32 |  |  | A57887 |  |  |  |  | 정용태 | 2 |  |  | Y |  |  |  | 102.05 | 13-5 | 0 | 252.51 | A |  | 1594 | 3 | 0.17 | 1549 | 1.1 | 65 | 25 | 256 | 4:16 | 25 | 25 | 77 | 0 |  | 0 |  |  | N2 | 2020-04-01 21:43 | 2020-04-01 22:18 | 35 | 2020-04-01 21:42 | 36 |  |  |  |  | Y |  |  |  | Y | [5 empty] | 0 | 268.56 | [23 empty] | 16.04 | 0 | A | [9 empty] | 62 | 0 | 848 | 9 | 0 | 0 | 0 | 598 | 0 | 297 | 0 | 0 | 0 | 53
2020-04-01 | C55227 | 3 | 저탄소 | SCM420HT | 연주종료 | Al 탈산 | T | 33 | 74 | 48600 | 109.93 | A | A | B |  | 1 |  | 1 | 1550 | 1564 | 6800 |  |  | 6800 | 61.89 | 40 | 109880 | 1657 |  | Y | 47 | 40 |  |  | C55224 | 05 |  |  |  | 도주용 | 2 |  | N | Y |  | Y | 4 | 104.25 | 12-4 | 0.66 | 150.17 | A |  | 1638 | 2 | 0.59 | 1590 | 1.3 | 80 | 39 | 430 | 7:10 | 13 | 13 | 0 | 0 |  | 0 | 20 |  | N2 | 2020-04-01 22:21 |  | 3 | 2020-04-01 21:55 | 29 |  |  |  |  | Y | [5 empty] | Y |  |  |  | 12.28 | 0.49 | [23 empty] | 0 | 0.36 | A | [9 empty] | 842 | 731 | 0 | 311 | 0 | 0 | 0 | 643 | 0 | 300 | 0 | 0 | 0 | 0 |  |  | 7
2020-04-01 | B57756 | 2 | 중탄소 | SM45CR2 | TUNDISH교체전 | Si 탈산 | B | 22 | 3 | 54850 | 98.62 | A | A |  | A | 1 |  | 1 | 1540 | 1554 | 6900 |  |  | 6900 | 86.09 | 11 | 80149 | 1624 |  | Y | 45 | 41 |  |  | B57753 | 05 |  |  |  | 임현진 | 2 |  |  |  |  | Y |  | 106.25 | 14-2 | 0.26 | 162.28 | A |  | 1628 | 1 | 0.14 | 1558 | 1.53 | 64 | 23 | 344 | 5:44 | 15 | 16 | 0 | 0 |  | 0 | 0 |  | N2 | 2020-04-01 22:13 | 2020-04-01 22:44 | 31 | 2020-04-01 21:55 | 49 |  |  |  |  | N | 호이스트고장 | [7 empty] | 5 | 0 | 13.81 | [23 empty] | 0.08 | 0.08 | A | [9 empty] | 13 | 0 | 68 | 0 | 0 | 0 | 0 | 97 | 0 | 160 | 0 | 0 | 0 | 93 |  |  | 5
2020-04-01 | A57891 | 1 | 고탄소 | P-AE1055LS |  | Al 탈산 | B | 11 | 12 | 52600 | 81.12 | A | B | B |  | 1 | 1 |  | 1520 | 1577 | 5000 |  |  | 5000 | 98.49 | 6 | 50766 | 1599 | 685 | Y | 42 | 35 |  |  | A57888 |  |  |  |  | 정용태 | 3 |  |  | Y |  |  |  | 107.5 | 14-1 | 0 | 257.86 | A |  | 1600 | 3 | 0.17 | 1557 | 1.13 | 72 | 32 | 263 | 4:23 | 25 | 25 | 78 | 0 |  | 0 |  |  | N2 | 2020-04-01 22:52 | 2020-04-01 23:22 | 30 | 2020-04-01 22:51 | 31 |  |  |  |  | Y |  |  |  | Y | [5 empty] | 0 | 256.43 | [23 empty] | 24.15 | 0 | A |  |  | 5.254 | 29.72 | 54.363 | 0.266 | 10.346 | 1.829 | 1751.92 | 62 | 0 | 947 | 32 | 0 | 0 | 0 | 603 | 0 | 464 | 0 | 0 | 0 | 73 |  |  |  | 0
2020-04-01 | B57757 | 2 | 중탄소 | SNCM439P | TUNDISH교체 | Al 탈산 | B | 1 | 55 | 50100 | 99.72 | A | B |  | B | 1 |  | 1 | 1540 | 1556 | 8400 |  |  | 8400 | 83.42 | 12 | 100691 | 1636 |  | Y | 52 | 41 |  |  | B57754 | 05 |  |  |  | 임현진 | 2 |  |  |  |  | Y |  | 106.1 | 12-9 | 311.01 | 0 | A |  | 1632 | 1 | 0.18 | 1571 | 1.56 | 84 | 29 | 193 | 3:13 | 18 | 21 | 0 | 0 | 500 | 0 | 0 |  | AR | 2020-04-01 23:14 | 2020-04-02 00:11 | 57 | 2020-04-01 23:02 | 69 |  |  |  |  | N | 호이스트고장 | [7 empty] | 4.3 | 63.37 | 0 | [16 empty] | 1.4 |  |  | 1.95 |  |  |  | 0.07 | 0.07 | A | [9 empty] | 1120 | 15 | 0 | 0 | 0 | 107 | 0 | 844 | 0 | 408 | 0 | 0 | 0 | 20 |  |  | 7 |  | 1
2020-04-01 | C55228 | 3 | 저탄소 | SCM420HT | TUNDISH교체전 | Al 탈산 | T | 16 | 64 | 47900 | 99.08 | A | B | B |  | 1 |  | 1 | 1550 | 1557 | 7700 |  |  | 7700 | 75.76 | 37 | 101639 | 1642 |  | Y | 49 | 38 | [7 empty] | 도주용 | 3 |  |  |  |  | Y |  | 104.45 | 12-6 | 0.06 | 348.78 | A |  | 1640 | 2 | 0.52 | 1580 | 1.94 | 70 | 36 | 482 | 8:02 | 13 | 17 | 0 | 0 |  | 0 | 15 |  | N2 | 2020-04-01 23:21 |  | 11 | 2020-04-01 23:01 | 31 |  |  |  |  | Y | [5 empty] | Y |  |  |  | 1.11 | 10.64 | [23 empty] | 0 | 0.36 | A | [9 empty] | 1284 | 333 | 44 | 0 | 0 | 0 | 0 | 599 | 0 | 300 | 0 | 0 | 0 | 0 |  |  | 7
2020-04-01 | A57892 | 1 | 고탄소 | P-AE1055LS |  | Al 탈산 | B | 36 | 10 | 53500 | 80.57 | B | B | B |  | 1 | 1 |  | 1520 | 1581 | 4400 |  |  | 4400 | 47.28 | 11 | 93071 | 1597 |  | Y | 42 | 27 | [7 empty] | 이호남 | 2 |  |  | Y |  |  |  | 104.45 | 13-8 | 0 | 227.08 | A |  | 1595 | 3 | 0.17 | 1552 | 1.16 | 67 | 28 | 271 | 4:31 | 25 | 25 | 79 | 0 |  | 0 |  |  | N2 | 2020-04-01 23:54 | 2020-04-02 00:26 | 32 | 2020-04-01 23:52 | 34 |  |  |  |  | Y |  |  |  | Y | [5 empty] | 0 | 247.32 | [23 empty] | 0.03 | 0 | A |  |  | 4.707 | 28.535 | 56.665 | 0.12 | 12.038 | 1.985 | 1899.91 | 99 | 0 | 930 | 41 | 0 | 0 | 0 | 528 | 0 | 449 | 0 | 0 | 0 | 55 |  |  |  | 0
2020-04-01 | B57758 | 2 | 중탄소 | SNCM439P |  | Al 탈산 | B | 20 | 87 | 47600 | 101.73 | B | B |  | B | 1 |  | 1 | 1540 | 1514 | 8300 |  |  | 8300 | 86.49 | 12 | 95964 | 1624 |  | Y | 52 | 41 |  |  | B57755 | 05 |  |  |  | 임승우 | 2 |  |  |  |  | Y |  | 109.7 | 12-6 | 302.64 | 0 | A |  | 1612 | 1 | 0.1 | 1549 | 1.5 | 62 | 26 | 180 | 3:00 | 18 | 24 | 0 | 0 |  | 0 | 0 |  | AR | 2020-04-02 00:33 | 2020-04-02 01:15 | 42 | 2020-04-02 00:21 | 54 |  |  |  |  | N | 호이스트고장 | [7 empty] | 4.3 | 12.79 | 0 | [16 empty] | 1.5 | [6 empty] | 0.02 | 0.02 | A | [9 empty] | 1128 | 0 | 50 | 0 | 0 | 98 | 0 | 801 | 0 | 314 | 0 | 0 | 0 | 5
2020-04-01 | C55229 | 3 | 중탄소 | AE10B35M | 연주시작 | Si 탈산 | T | 35 | 66 | 48250 | 113 | B | B | B |  | 1 |  | 1 | 1535 | 1571 | 9600 |  |  | 9600 | 88.82 | 40 | 108080 | 1663 |  | Y | 70 | 49 | [7 empty] | 박재승 | 3 | [6 empty] | 103.95 | 12-5 | 219.31 | 0 | A |  | 1644 | 2 | 0.5 | 1584 | 1.94 | 87 | 37 | 493 | 8:13 | 13 | 13 | 0 | 0 |  | 0 | 15 |  | AR | 2020-04-02 01:22 |  | 25 | 2020-04-02 01:09 | 38 |  |  |  |  | Y | [5 empty] | N |  |  |  | 7.71 | 0 | [23 empty] | 0 | 0.36 | A | [9 empty] | 0 | 0 | 75 | 0 | 0 | 0 | 0 | 750 | 0 | 0 | 0 | 0 | 0 | 0 |  |  | 9 |  | 1
2020-04-01 | A57893 | 1 | 고탄소 | P-AE1055LS |  | Al 탈산 | B | 15 | 32 | 49200 | 92.7 | B | B | B |  | 1 | 1 |  | 1520 | 1507 | 6000 |  |  | 6000 | 59.09 | 12 | 101532 | 1591 |  | Y | 47 | 38 | [7 empty] | 이호남 | 2 |  | Y |  |  |  |  | 108.65 | 13-7 | 0 | 337.89 | A |  | 1591 | 3 | 0.17 | 1542 | 1.09 | 57 | 27 | 255 | 4:15 | 25 | 25 | 80 | 0 |  | 0 |  |  | N2 | 2020-04-02 01:10 | 2020-04-02 01:30 | 20 | 2020-04-02 01:09 | 21 |  |  |  |  | Y |  |  |  | Y | [5 empty] | 0 | 303.41 | [23 empty] | 1.51 | 0 | A |  |  | 5.458 | 28.256 | 56.09 | 0.128 | 10.276 | 1.985 | 1828.31 | 48 | 0 | 887 | 28 | 0 | 0 | 0 | 492 | 0 | 407 | 0 | 0 | 0 | 41 |  |  |  | 0
2020-04-01 | B57759 | 2 | 중탄소 | SNCM439P |  | Al 탈산 | B | 5 | 34 | 50000 | 101.2 | B | B |  | B | 1 |  | 1 | 1540 | 1506 | 7900 |  |  | 7900 | 82.32 | 12 | 95964 | 1625 |  | Y | 50 | 38 |  |  | B57756 | 05 |  |  |  | 임승우 | 2 |  |  |  |  | Y |  |  |  | 252.23 | 0 | A |  | 1606 | 1 | 0.1 | 1548 | 1.36 | 61 | 21 | 178 | 2:58 | 18 | 22 | 0 | 0 |  | 0 | 0 |  | AR | 2020-04-02 01:38 | 2020-04-02 02:29 | 51 | 2020-04-02 01:22 | 67 |  |  |  |  | N | 호이스트고장 | [7 empty] | 4 | 11.1 | 0 | [23 empty] | 0.01 | 0.01 | A | [9 empty] | 962 | 0 | 34 | 0 | 0 | 121 | 0 | 803 | 0 | 410 | 0 | 0 | 0 | 10
2020-04-01 | C55230 | 3 | 중탄소 | AE10B35M | TUNDISH교체전 | Si 탈산 | T | 29 | 67 | 48200 | 156.43 | B | B | B |  | 1 |  | 1 | 1535 | 1546 | 7100 |  |  | 7100 | 72.99 | 36 | 97272 | 1640 |  | N | 50 | 38 | 빌렛 2줄 조업으로 온도 안되어 재작업 | [6 empty] | 박재승 | 2 |  |  |  |  | Y |  | 102 | 12-3 | 145.92 | 0 | A |  | 1641 | 2 | 0.5 | 1582 | 0.61 | 85 | 31 | 4232 | 70:32 | 13 | 15 | 0 | 0 |  | 0 | 10 |  | AR | 2020-04-02 03:23 |  | 6 | 2020-04-02 03:13 | 17 |  |  |  |  | Y | [5 empty] | N |  |  |  | 13.2 | 0 | [23 empty] | 0 | 0.36 | A | [9 empty] | 0 | 0 | 426 | 0 | 0 | 0 | 0 | 540 | 0 | 0 | 0 | 0 | 0 | 39 |  |  | 5
2020-04-01 | A57894 | 1 | 고탄소 | P-AE1055LS |  | Al 탈산 | B | 21 | 10 | 52000 | 96.2 | B | B | B |  | 1 | 2 |  | 1520 | 1568 | 4000 |  |  | 4000 | 39.4 | 12 | 101532 | 1599 |  | Y | 45 | 20 | [7 empty] | 이호남 | 2 |  | Y |  |  |  | 0 | 102.65 | 13-6 | 0 | 237.82 | A |  | 0 | 3 | 0.17 | 1556 | -51.87 | 71 | 33 | 248 | 4:08 | 25 | 25 | 81 | 0 |  | 0 |  |  | N2 | 2020-04-02 02:23 | 2020-04-02 02:35 | 11 | 2020-04-02 02:07 | 28 |  |  |  |  | Y |  |  |  | Y | [5 empty] | 0 | 564.93 | [23 empty] | 2.95 | 0 | A |  |  | 4.539 | 30.727 | 53.584 | 0.126 | 11.805 | 1.743 | 1680.84 | 69 | 0 | 890 | 29 | 0 | 0 | 0 | 296 | 0 | 299 | 0 | 0 | 0 | 58 |  |  |  | 0
2020-04-01 | B57760 | 2 | 중탄소 | SNCM439P | 잔강최소화전 | Al 탈산 | B | 30 | 1 | 54700 | 96.28 | B | B |  | B | 1 |  | 1 | 1540 | 1536 | 8400 |  |  | 8400 | 86.08 | 12 | 97579 | 1636 |  | Y | 48 | 42 | [7 empty] | 임승우 | 2 |  |  |  |  | Y |  | 104.4 | 13-10 | 132.46 | 0 | A |  | 1620 | 1 | 0.12 | 1558 | 1.43 | 71 | 11 | 187 | 3:07 | 18 | 19 | 0 | 0 |  | 0 | 0 |  | AR | 2020-04-02 02:41 | 2020-04-02 03:40 | 59 | 2020-04-02 02:30 | 70 |  |  |  |  | N | 호이스트고장 | [7 empty] | 4.5 | 11.01 | 0 | [23 empty] | 0.03 | 0.03 | A | [9 empty] | 921 | 0 | 312 | 0 | 0 | 110 | 0 | 753 | 0 | 155 | 0 | 0 | 0 | 53
2020-04-01 | C55231 | 3 | 고탄소 | P-AE1055LS |  | Al 탈산 | B | 33 | 75 | 47850 | 97.88 | B | B | B |  | 2 | 1 |  | 1530 | 1560 | 7100 |  |  | 7100 | 69.93 | 12 | 101532 | 1630 | 738 | Y | 60 | 42 | 빌렛 2줄 조업으로 C55230번 재작업 전7탭 사용(강종 변경 후-5탭사용) | Y | [5 empty] | 박재승 | 3 |  |  |  |  | Y |  | 99.85 | 11-9 | 36.78 | 116.74 | A |  | 1609 | 3 | 0.19 | 1569 | 1.08 | 84 | 32 | 239 | 3:59 | 25 | 25 | 84 | 0 |  | 0 |  |  | N2 | 2020-04-02 04:52 | 2020-04-02 05:45 | 52 | 2020-04-02 04:51 | 54 |  |  |  |  | Y |  |  |  | Y | [5 empty] | 0 | 249.31 | [23 empty] | 11.84 | 0 | A |  |  | 8.023 | 17.571 | 66.571 | 0.312 | 8.297 | 3.788 | 2183.18 | 0 | 0 | 971 | 27 | 0 | 0 | 0 | 1009 | 0 | 0 | 0 | 0 | 0 | 40
2020-04-01 | A57895 | 1 | 고탄소 | P-AE1055LS |  | Al 탈산 | B | 11 | 13 | 52300 | 79.97 | B | B | B |  | 1 | 1 |  | 1520 | 1554 | 4700 |  |  | 4700 | 46.29 | 12 | 101532 | 1600 | 367 | Y | 41 | 28 | [7 empty] | 이호남 | 2 |  | Y | [6 empty] | 0 | 221.23 | A |  | 1600 | 3 | 0.19 | 1554 | 1.24 | 69 | 35 | 267 | 4:27 | 25 | 25 | 82 | 0 |  | 0 |  |  | N2 | 2020-04-02 03:13 | 2020-04-02 03:37 | 24 | 2020-04-02 03:11 | 26 |  |  |  |  | Y |  |  |  | Y | [5 empty] | 0 | 249.55 | [23 empty] | 3.93 | 0 | A |  |  | 4.189 | 29.361 | 55.902 | 0.171 | 13.344 | 1.903 | 1844.26 | 63 | 0 | 923 | 24 | 0 | 0 | 0 | 550 | 0 | 454 | 0 | 0 | 0 | 38 |  |  |  | 0
2020-04-01 | B57761 | 2 | 중탄소 | AE4330VM2 | 잔강최소화 | Al 탈산 | B | 22 | 4 | 53600 | 104.72 | B | B |  | B | 1 |  | 1 | 1540 | 1577 | 8600 |  |  | 8600 | 97.82 | 13 | 87917 | 1636 |  | Y | 52 | 43 | [7 empty] | 임승우 | 2 |  |  |  |  | Y |  | 107.6 | 14-3 | 358.37 | 0 | A |  | 1632 | 1 | 0.12 | 1569 | 1.46 | 76 | 17 | 251 | 4:11 | 18 | 19 | 0 | 0 |  | 0 | 0 |  | AR | 2020-04-02 04:03 | 2020-04-02 05:00 | 57 | 2020-04-02 03:48 | 73 |  |  |  |  | N | 호이스트고장 | [7 empty] | 4 | 13.06 | 0 | [23 empty] | 0.1 | 0.1 | B | [9 empty] | 1356 | 26 | 763 | 91 | 0 | 112 | 0 | 1058 | 0 | 557 | 0 | 0 | 0 | 0 |  |  | 12
2020-04-01 | A57896 | 1 | 고탄소 | P-AE1055LS |  | Al 탈산 | B | 36 | 11 | 53400 | 82.78 | B | B | B |  | 1 | 1 |  | 1520 | 1563 | 5100 |  |  | 5100 | 62.69 | 10 | 81358 | 1591 |  | Y | 44 | 36 | [7 empty] | 이호남 | 2 |  |  | Y |  |  |  | 99.95 | 13-3 | 0 | 198.18 | A |  | 1591 | 3 | 0.18 | 1553 | 1.03 | 68 | 33 | 273 | 4:33 | 25 | 25 | 83 | 0 |  | 0 |  |  | N2 | 2020-04-02 04:13 | 2020-04-02 04:40 | 26 | 2020-04-02 04:12 | 28 |  |  |  |  | Y |  |  |  | Y | [5 empty] | 0 | 248.48 | [23 empty] | 5.12 | 0 | A |  |  | 4.574 | 25.35 | 61.565 | 0.134 | 13.459 | 2.428 | 2053.45 | 72 | 0 | 853 | 20 | 0 | 0 | 0 | 948 | 0 | 805 | 0 | 0 | 0 | 24 |  |  |  | 0
2020-04-01 | B57762 | 2 | 중탄소 | AE4330VM2 |  | Al 탈산 | B | 1 | 56 | 49650 | 103.5 | B | B |  | B | 1 |  | 1 | 1540 | 1595 | 7400 |  |  | 7400 | 80.79 | 13 | 91595 | 1625 |  | Y | 51 | 42 | [7 empty] | 임승우 | 2 |  |  |  |  | Y |  | 108.95 | 13-2 | 439.75 | 0 | A |  | 1608 | 1 | 0.16 | 1553 | 1.31 | 60 | 22 | 339 | 5:39 | 18 | 19 | 0 | 0 |  | 0 | 0 |  | AR | 2020-04-02 05:22 | 2020-04-02 06:02 | 40 | 2020-04-02 05:08 | 54 |  |  |  |  | N | 호이스트고장 | [7 empty] | 4.2 | 19.56 | 0 | [20 empty] | 1.17 |  |  | 0.09 | 0.09 | B | [9 empty] | 1459 | 0 | 855 | 30 | 0 | 281 | 0 | 1401 | 0 | 555 | 0 | 0 | 0 | 7 |  |  | 12
2020-04-01 | A57897 | 1 | 저탄소 | SCM415M1 |  | Al 탈산 | I | 15 | 33 | 49500 | 107.05 | B | B | B |  | 1 |  | 1 | 1545 | 1563 | 9100 |  |  | 9100 | 91 | 20 | 100000 | 1672 |  | INGOT | 50 | 45 | [7 empty] | 이호남 |  |  | Y |  |  |  |  | 106.8 | 13-5 | 228.86 | 0 | A |  | 1673 | 2 | 0.49 | 1601 | 1.5 | 87 |  | 423 | 7:03 | 20 | 25 | 0 | 0 |  | 0 | 15 |  | N2 | 2020-04-02 05:40 |  | 19 | 2020-04-02 05:30 | [5 empty] | N | [5 empty] | N |  |  |  | 12.86 | 0 | [18 empty] | 1.1 |  |  |  |  | 0 | 0.36 | A | [9 empty] | 447 | 1011 | 66 | 0 | 0 | 0 | 0 | 299 | 0 | 300 | 0 | 0 | 0 | 8
2020-04-01 | C55232 | 3 | 저탄소 | ATA105M2 | 연주시작 | Al 탈산 | T | 16 | 65 | 48100 | 115.73 | B | B | D |  | 1 |  | 1 | 1550 | 1568 | 9000 |  |  | 9000 | 99.28 | 33 | 90651 | 1685 |  | Y | 69 | 50 | [7 empty] | 박재승 | 3 | [6 empty] | 97.1 | 11-8 | 171.13 | 0 | A |  | 1662 | 2 | 0.46 | 1602 | 2.07 | 89 | 44 | 363 | 6:03 | 10 | 10 | 0 | 0 |  | 0 | 10 |  | N2 | 2020-04-02 06:27 |  | 38 | 2020-04-02 06:10 | 56 |  |  |  |  | Y | [5 empty] | N |  |  |  | 13.48 | 0 | [23 empty] | 0.69 | 0 | A | [9 empty] | 0 | 0 | 534 | 0 | 0 | 0 | 0 | 1005 | 0 | 301 | 199 | 0 | 0 | 6 |  |  | 12 |  | 1
2020-04-01 | B57763 | 2 | 중탄소 | AE4330VM2 | 연주종료 | Al 탈산 | B | 5 | 35 | 50950 | 97.47 | B | B |  | D | 1 |  | 1 | 1540 | 1584 | 8000 |  |  | 8000 | 67.37 | 15 | 118744 | 1644 |  | Y | 47 | 39 | [7 empty] | 임승우 | 2 |  |  |  |  | N |  | 113.35 | 14-1 | 140.91 | 0 | A |  | 1628 | 1 | 0.1 | 1571 | 0 | 78 | 0 | 216 | 3:36 | 18 | 18 | 0 | 0 |  | 0 | 0 |  | AR | 2020-04-02 06:18 | 2020-04-03 03:45 | 1287 | 2020-04-02 06:03 | 1302 |  |  |  |  | N | [8 empty] | 3.5 | 9.73 | 0 | [20 empty] | 1.19 |  |  | 0.11 | 0.11 | B | [9 empty] | 1545 | 10 | 1218 | 20 | 0 | 337 | 0 | 1302 | 0 | 560 | 0 | 0 | 0 | 10 |  |  | 5
2020-04-01 | A57898 | 1 | 고탄소 | P-AE1055LS | TUNDISH교체전 | Al 탈산 | B | 21 | 11 | 52750 | 90.25 | B | B | D |  | 1 | 1 |  | 1520 | 1608 | 4100 |  |  | 4100 | 50.58 | 10 | 81065 | 1605 |  | Y | 44 | 34 | [7 empty] | 이호남 | 2 |  |  | Y |  |  | 0 |  |  | 0 | 256.84 | A |  | 1605 | 3 | 0.18 | 1552 | 1.2 | 67 | 35 | 270 | 4:30 | 25 | 25 | 85 | 0 |  | 0 |  |  | N2 | 2020-04-02 06:32 | 2020-04-02 06:42 | 11 | 2020-04-02 06:29 | 13 |  |  |  |  | Y |  |  |  | Y | [5 empty] | 0 | 298.44 | [23 empty] | 0 | 0.01 | A |  |  | 4.672 | 22.716 | 64.581 | 0.092 | 13.822 | 2.842 | 2134.93 | 0 | 0 | 886 | 20 | 0 | 0 | 0 | 904 | 0 | 727 | 0 | 0 | 0 | 34 |  |  |  | 0
2020-04-01 | C55233 | 3 | 저탄소 | ATA105M2 | 연주종료 | Al 탈산 | T | 35 | 67 | 47650 | 86.72 | B | D | D |  | 1 |  | 1 | 1550 | 1580 | 5900 |  |  | 5900 | 59.66 | 36 | 98892 | 1635 |  | Y | 42 | 37 | [17 empty] | 166.56 | 0 | A |  | 1627 | 2 | 0.49 | 1586 | 1.21 | 73 | 31 | 325 | 5:25 | 10 | 10 | 0 | 0 |  | 0 | 10 |  | N2 | 2020-04-02 07:18 |  | -31 | 2020-04-02 07:07 | -20 |  |  |  |  | Y | [5 empty] | N |  |  |  | 8.8 | 0 | [23 empty] | 0.33 | 0 | A | [9 empty] | 0 | 0 | 906 | 0 | 0 | 0 | 0 | 621 | 0 | 300 | 101 | 0 | 0 | 12 |  |  | 5
2020-04-01 | B57764 | 2 | 중탄소 | SM48CH | TUNDISH교체 | Si 탈산 | B | 30 | 2 | 53500 | 111.58 | B | D |  | D | 1 |  | 1 | 1540 | 1544 | 8300 |  |  | 8300 | 81.75 | 12 | 101532 | 1654 | 368 | Y | 51 | 42 |  |  | A57896 | 05 |  |  |  | 임승우 | 2 |  |  | Y |  | Y |  | 107.5 | 14-3 | 0 | 215.93 | A |  | 1652 | 1 | 0.13 | 1576 | 0 | 85 | 34 | 366 | 6:06 | 16 | 21 | 0 | 0 |  | 0 | 0 |  | N2 | 2020-04-02 07:50 | 2020-04-02 08:03 | 15 | 2020-04-02 07:29 | 36 |  |  |  |  | N | [8 empty] | 2.5 | 0 | 20.19 | [19 empty] | 2.2 |  |  |  | 0.13 | 0.13 | A | [9 empty] | 19 | 0 | 288 | 0 | 0 | 0 | 0 | 766 | 0 | 0 | 0 | 0 | 0 | 85 |  |  | 7 |  | 1
2020-04-02 | C55234 | 3 | 저탄소 | ATA105M2 | 연주종료 | Al 탈산 | T | 29 | 68 | 48650 | 84.47 | D | D | D |  | 1 |  | 1 | 1550 | 1575 | 5600 |  |  | 5600 | 56.63 | 36 | 98892 | 1636 |  | Y | 45 | 32 |  |  |  | 05 |  |  |  | 박지웅 | 3 |  |  | Y |  | Y |  | 105.95 | 12-6 | 117.53 | 0 | A |  | 1628 | 2 | 0.48 | 1587 | 1.95 | 74 | 24 | 336 | 5:36 | 10 | 10 | 0 | 0 |  | 0 | 10 |  | N2 | 2020-04-02 08:21 |  | 30 | 2020-04-02 08:03 | 49 |  |  |  |  | Y | [5 empty] | N |  |  |  | 8.7 | 0 | [23 empty] | 1.12 | 0 | A | [9 empty] | 0 | 0 | 1030 | 0 | 0 | 0 | 0 | 928 | 0 | 300 | 0 | 0 | 0 | 36 |  |  | 5
2020-04-02 | B57765 | 2 | 중탄소 | SM48CH |  | Si 탈산 | B | 36 | 12 | 53400 | 108.57 | D | D |  | D | 1 |  | 1 | 1540 | 1547 | 7300 |  |  | 7300 | 86.28 | 10 | 84610 | 1636 |  | Y | 52 | 46 |  |  | C55231 | 05 |  |  |  | 김익규 | 2 |  |  | Y |  | Y |  | 100.5 | 13-3 | 0.71 | 60.89 | A |  | 1632 | 1 | 0.1 | 1557 | 1.63 | 66 | 28 | 333 | 5:33 | 16 | 19 | 0 | 0 |  | 0 | 0 |  | N2 | 2020-04-02 08:50 | 2020-04-02 09:09 | 20 | 2020-04-02 08:31 | 39 |  |  |  |  | N | [8 empty] | 3.5 | 0 | 21.29 | [23 empty] | 0.23 | 0.23 | A | [9 empty] | 0 | 0 | 244 | 0 | 0 | 0 | 0 | 502 | 0 | 0 | 0 | 0 | 0 | 91 |  |  | 5
2020-04-02 | C55235 | 3 | 저탄소 | ATA105M2 | 연주종료 | Al 탈산 | T | 15 | 34 | 51700 | 80.67 | D | D | D |  | 1 |  | 1 | 1550 | 1575 | 5300 |  |  | 5300 | 55.13 | 35 | 96145 | 1638 |  | Y | 42 | 30 |  |  |  | 05 |  |  |  | 박지웅 | 3 |  | Y |  |  | Y |  | 98.7 | 12-6 | 158.18 | 0 | A |  | 1618 | 2 | 0.47 | 1583 | 1.46 | 70 | 28 | 372 | 6:12 | 10 | 10 | 0 | 0 |  | 0 | 10 |  | N2 | 2020-04-02 09:32 |  | 30 | 2020-04-02 09:17 | 45 |  |  |  |  | Y | [5 empty] | N |  |  |  | 8.55 | 0 | [23 empty] | 0.61 | 0 | A | [9 empty] | 0 | 0 | 1071 | 0 | 0 | 0 | 0 | 720 | 0 | 300 | 0 | 0 | 0 | 31 |  |  | 5
2020-04-02 | B57766 | 2 | 중탄소 | SM48CH |  | Si 탈산 | B | 33 | 76 | 49150 | 103.92 | D | D |  | D | 1 |  | 1 | 1540 | 1544 | 6400 |  |  | 6400 | 63.03 | 12 | 101532 | 1614 |  | Y | 40 | 33 |  |  | A57898 | 05 |  |  |  | 김익규 | 3 |  | Y |  |  |  |  | 102.75 | 12-2 | 0 | 187.38 | A |  | 1604 | 1 | 0.17 | 1540 | 0 | 49 | 17 | 291 | 4:51 | 16 | 16 | 0 | 0 |  | 0 | 0 |  | N2 | 2020-04-02 10:03 | 2020-04-02 10:15 | 11 | 2020-04-02 09:40 | 35 |  |  |  |  | N | [8 empty] | 4.5 | 0 | 14.6 | [23 empty] | 0.13 | 0.13 | A | [9 empty] | 26 | 0 | 35 | 0 | 0 | 0 | 0 | 603 | 0 | 0 | 0 | 0 | 0 | 45 |  |  | 5
2020-04-02 | B57767 | 2 | 중탄소 | SM48CH | 연주종료 | Si 탈산 | B | 1 | 57 | 50250 | 99.75 | D | D |  | D | 1 |  | 1 | 1540 | 1576 | 5800 |  |  | 5800 | 54.33 | 14 | 106756 | 1625 |  | Y | 43 | 31 |  |  | B57764 | 05 |  |  |  | 김익규 | 2 |  |  |  |  | Y |  | 98.85 | 12-2 | 0 | 222.45 | A |  | 1612 | 1 | 0.17 | 1547 | 1.47 | 56 | 14 | 348 | 5:48 | 16 | 16 | 0 | 0 | 80 | 0 | 0 |  | N2 | 2020-04-02 10:56 | 2020-04-02 11:19 | 23 | 2020-04-02 10:36 | 43 |  |  |  |  | N | [8 empty] | 4.5 | 0 | 14.33 | [23 empty] | 0.08 | 0.08 | A | [9 empty] | 26 | 0 | 213 | 0 | 0 | 0 | 0 | 501 | 0 | 0 | 0 | 0 | 0 | 34 |  |  | 5
2020-04-02 | C55236 | 3 | 저탄소 | ATA105M2 | 연주종료 | Al 탈산 | T | 16 | 66 | 48250 | 79.8 | D | D | D |  | 1 |  | 1 | 1550 | 1524 | 6800 |  |  | 6800 | 66.9 | 37 | 101639 | 1623 |  | Y | 50 | 36 | [15 empty] | 103.8 | 12-5 | 126.32 | 0 | A |  | 1623 | 2 | 0.48 | 1579 | 1.91 | 66 | 31 | 373 | 6:13 | 10 | 10 | 0 | 0 |  | 0 | 10 |  | N2 | 2020-04-02 10:42 |  | 16 | 2020-04-02 10:35 | 23 |  |  |  |  | Y | [5 empty] | N |  |  |  | 1.41 | 0 | [23 empty] | 0.05 | 0 | A | [9 empty] | 0 | 0 | 1076 | 0 | 0 | 0 | 0 | 613 | 0 | 300 | 0 | 0 | 0 | 21
2020-04-02 | B57768 | 2 | 저탄소 | AE1018M2 | 연주종료 | Al 탈산 | T | 22 | 5 | 56150 | 200.03 | D | D | D |  | 1 |  | 1 | 1555 | 1516 | 10800 |  |  | 10800 | 170.94 | 23 | 63181 | 1624 |  | Y | 161 | 53 | [15 empty] | 73.85 | 10-3 | 331.12 | 67.45 | A |  | 1623 | 2 | 0.5 | 1583 | 1.9 | 68 | 20 | 315 | 5:15 | 10 | 10 | 0 | 0 |  | 0 |  |  | AR | 2020-04-02 13:33 |  | 45 | 2020-04-02 13:27 | 51 | [14 empty] | 1.87 | 0 | [23 empty] | 0.08 | 0 | A | [9 empty] | 0 | 0 | 33 | 212 | 0 | 157 | 0 | 1808 | 0 | 459 | 0 | 0 | 0 | 5 |  |  | 5
2020-04-02 | C55237 | 3 | 저탄소 | ATA105M2 | 연주종료 | Al 탈산 | T | 35 | 68 | 47950 | 78.48 | D | D | D |  | 1 |  | 1 | 1550 | 1558 | 5900 |  |  | 5900 | 51.14 | 42 | 115374 | 1628 |  | Y | 50 | 29 | [15 empty] | 97.7 | 11-8 | 63.3 | 0 | A |  | 1618 | 2 | 0.49 | 1574 | 2 | 61 | 26 | 348 | 5:48 | 10 | 10 | 0 | 0 |  | 0 | 10 |  | N2 | 2020-04-02 11:51 |  | 16 | 2020-04-02 11:45 | 22 |  |  |  |  | Y | [5 empty] | N |  |  |  | 2.17 | 0 | [23 empty] | 0.16 | 0 | A | [9 empty] | 0 | 0 | 890 | 0 | 0 | 0 | 0 | 825 | 0 | 300 | 0 | 0 | 0 | 25 |  |  | 5
2020-04-02 | C55238 | 3 | 저탄소 | AE1018M2 | 연주종료 | Al 탈산 | T | 29 | 69 | 49300 | 65.92 | D | D | D |  | 1 |  | 1 | 1550 | 1530 | 5800 |  |  | 5800 | 84.46 | 25 | 68675 | 1634 |  | Y | 42 | 27 | [15 empty] | 102.7 | 12-3 | 144.82 | 0 | A |  | 1616 | 2 | 0.51 | 1574 | 2.21 | 59 | 24 | 401 | 6:41 | 10 | 10 | 0 | 0 |  | 0 | 10 |  | AR | 2020-04-02 13:03 |  | 9 | 2020-04-02 12:58 | 14 |  |  |  |  | Y | [5 empty] | N |  |  | 4.5 | 2.12 | 0 | [23 empty] | 0.09 | 0 | A | [9 empty] | 0 | 0 | 852 | 0 | 0 | 0 | 0 | 492 | 0 | 300 | 0 | 0 | 0 | 20 |  |  | 5
2020-04-02 | C55239 | 3 | 저탄소 | AE1018M2 | 연주종료 | Al 탈산 | T | 15 | 35 | 51500 | 93.92 | D | A | A |  | 1 |  | 1 | 1550 | 1542 | 7700 |  |  | 7700 | 80.09 | 35 | 96145 | 1671 |  | Y | 62 | 39 | [15 empty] | 94.9 | 12-2 | 174.17 | 0 | A |  | 1635 | 2 | 0.48 | 1584 | 2.68 | 69 | 35 | 344 | 5:44 | 10 | 10 | 0 | 0 |  | 0 |  |  | AR | 2020-04-02 14:37 |  | 22 | 2020-04-02 14:24 | 36 | [14 empty] | 5.05 | 0 | [23 empty] | 0 | 0 | A | [9 empty] | 0 | 0 | 305 | 91 | 0 | 0 | 0 | 400 | 0 | 300 | 0 | 0 | 0 | 0 |  |  | 5
2020-04-02 | C55240 | 3 | 저탄소 | AE1018M2 | TUNDISH교체전 | Al 탈산 | T | 16 | 67 | 48500 | 93.65 | A | A | A |  | 1 |  | 1 | 1550 | 1565 | 6200 |  |  | 6200 | 70.53 | 32 | 87904 | 1660 |  | Y | 43 | 35 |  |  | C55238 | 05 |  |  |  | 도주용 | 2 |  | N | Y |  | Y | 4 | 101.15 | 12-2 | 289.25 | 0 | A |  | 1650 | 2 | 0.48 | 1586 | 1.83 | 71 | 40 | 356 | 5:56 | 10 | 14 | 0 | 0 |  | 0 |  |  | AR | 2020-04-02 15:42 |  | 19 | 2020-04-02 15:26 | 34 | [14 empty] | 7.33 | 0 | [23 empty] | 0.49 | 0 | A |  |  | 4.2 | 35.859 | 47.766 | 0.284 | 11.372 | 1.332 | 1382.55 | 0 | 0 | 513 | 0 | 0 | 0 | 0 | 703 | 0 | 301 | 100 | 0 | 0 | 36
2020-04-02 | C55241 | 3 | 중탄소 | SM45CB | 연주시작 | Si 탈산 | B | 35 | 69 | 48200 | 93.82 | A | A |  | A | 2 |  | 1 | 1535 | 1556 | 6000 | 2800 |  | 8800 | 95.04 | 16 | 92592 | 1655 |  | Y | 35 | 31 |  | Y | B57768 | 05 |  |  |  | 정종훈 | 2 |  | Y |  |  |  |  | 108.9 | 12-9 | 12.09 | 217.18 | A |  | 1647 | 1 | 0.2 | 1577 | 0 | 84 | 33 | 349 | 5:49 | 14 | 21 | 0 | 0 |  | 0 | 0 |  | N2 | 2020-04-02 17:20 | 2020-04-02 17:45 | 25 | 2020-04-02 17:08 | 36 |  |  |  |  | N | 호이스트 고장 | [7 empty] | 5 | 0 | 17.19 | 수소 측정기 전후진 실린더 에러 | [18 empty] | 2.2 |  |  |  | 0.06 | 0.06 | A | [9 empty] | 0 | 0 | 412 | 0 | 0 | 0 | 0 | 704 | 0 | 0 | 0 | 0 | 0 | 85 |  |  |  |  | 1
2020-04-02 | C55242 | 3 | 중탄소 | AE15B36M | 연주종료 | Si 탈산 | T | 29 | 70 | 48450 | 75.52 | A | A | A |  | 2 |  | 2 | 1535 | 1512 | 4500 | 10200 |  | 14700 | 161.05 | 33 | 91278 | 1618 |  | Y | 26 | 23 |  | Y | C55239 | 05 |  |  |  | 도주용 | 2 |  | Y |  |  | Y | 4 | 100.3 | 12-1 | 56.32 | 0 | A |  | 1620 | 2 | 0.49 | 1569 | 1.82 | 73 | 37 | 327 | 5:27 | 13 | 13 | 0 | 0 |  | 0 | 21 |  | AR | 2020-04-02 20:25 |  | 16 | 2020-04-02 20:03 | 38 |  |  |  |  | Y | [5 empty] | Y |  |  | 5 | 8.41 | 0 | [23 empty] | 0 | 0 | A |  |  | 16.031 | 19.725 | 52.383 | 0.338 | 3.267 | 2.655 | 1662.49 | 0 | 0 | 851 | 0 | 0 | 0 | 0 | 1294 | 0 | 0 | 0 | 0 | 0 | 15 |  |  | 19 | 0.0785
2020-04-02 | B57769 | 2 | 중탄소 | SM45CB2 |  | Si 탈산 | B | 11 | 14 | 52000 | 82.92 | A | A |  | A | 1 |  | 1 | 1540 | 1554 | 6700 |  |  | 6700 | 66.84 | 18 | 100240 | 1644 |  | Y | 40 | 36 | [7 empty] | 임현진 | 2 |  |  |  |  | Y |  | 96.9 | 12-8 | 0 | 207.77 | A |  | 1630 | 1 | 0.17 | 1571 | 1.69 | 78 | 20 | 325 | 5:25 | 15 | 16 | 0 | 0 |  | 0 | 0 |  | N2 | 2020-04-02 18:05 | 2020-04-02 18:50 | 45 | 2020-04-02 17:58 | 53 |  |  |  |  | N | 호이스트 고장 | [7 empty] | 5 | 0 | 12.57 | 대기래들 | [22 empty] | 0 | 0 | A | [9 empty] | 0 | 0 | 547 | 0 | 0 | 59 | 0 | 799 | 0 | 305 | 103 | 0 | 0 | 62
2020-04-02 | B57770 | 2 | 중탄소 | SM45CB |  | Si 탈산 | B | 1 | 58 | 49800 | 92.9 | A | A |  | A | 1 |  | 1 | 1540 | 1534 | 6400 |  |  | 6400 | 73.27 | 12 | 87350 | 1644 |  | Y | 43 | 36 | [7 empty] | 임현진 | 2 |  |  |  |  | Y |  |  |  | 0 | 305.4 | A |  | 1627 | 1 | 0.19 | 1561 | 1.58 | 68 | 23 | 314 | 5:14 | 14 | 15 | 0 | 0 |  | 0 | 0 |  | N2 | 2020-04-02 19:14 | 2020-04-02 19:51 | 36 | 2020-04-02 18:55 | 56 |  |  |  |  | N | 호이스트고장 | [7 empty] | 5.8 | 0 | 20.82 | 대기래들 | [22 empty] | 0.05 | 0.05 | A | [9 empty] | 0 | 0 | 492 | 0 | 0 | 100 | 0 | 693 | 0 | 315 | 57 | 0 | 0 | 26
2020-04-02 | C55243 | 3 | 중탄소 | AE15B36M | 연주시작 | Si 탈산 | T | 15 | 36 | 48850 | 95.42 | A | A | A |  | 1 |  | 1 | 1535 | 1576 | 6700 |  |  | 6700 | 73.4 | 33 | 91278 | 1654 |  | Y | 61 | 44 | 전기로 부재료 미투입 |  | C55240 | 05 |  |  |  | 정종훈 | 2 |  |  | Y |  | Y |  | 98.7 | 12-6 | 338.19 | 0 | A |  | 1638 | 2 | 0.49 | 1578 | 2.5 | 82 | 35 | 391 | 6:31 | 13 | 13 | 0 | 0 |  | 0 | 11 |  | AR | 2020-04-02 19:19 |  | 14 | 2020-04-02 19:08 | 24 |  |  |  |  | Y | [5 empty] | N |  |  | 5 | 6.07 | 0 | [23 empty] | 0.01 | 0 | A | [9 empty] | 0 | 0 | 760 | 0 | 0 | 0 | 0 | 1437 | 0 | 0 | 0 | 0 | 0 | 7 |  |  | 12 | 0 | 1
2020-04-02 | B57771 | 2 | 중탄소 | SM45CB |  | Si 탈산 | B | 33 | 77 | 49350 | 101.6 | A | A |  | A | 1 |  | 1 | 1540 | 1555 | 7800 |  |  | 7800 | 76.19 | 12 | 102378 | 1647 | 354 | Y | 56 | 53 | C55242 6톤 이월해줌 (재작업 C% 오버) | [6 empty] | 임현진 | 2 |  |  |  |  | Y |  | 95.75 | 11-5 | 0 | 334.73 | A |  | 1630 | 1 | 0.21 | 1565 | 1.63 | 72 | 26 | 476 | 7:56 | 14 | 14 | 0 | 0 |  | 0 | 0 |  | N2 | 2020-04-02 20:27 | 2020-04-02 20:49 | 22 | 2020-04-02 20:21 | 28 |  |  |  |  | N | 호이스트고장 | [7 empty] | 5 | 0 | 29.16 | 대기래들 | [22 empty] | 0 | 0 | A | [9 empty] | 0 | 0 | 502 | 0 | 0 | 119 | 0 | 1006 | 0 | 415 | 99 | 0 | 0 | 74
2020-04-02 | C55244 | 3 | 중탄소 | AE15B36M | 연주종료 | Si 탈산 | T | 16 | 68 | 48250 | 100.58 | A | A | A |  | 1 |  | 1 | 1535 | 1577 | 6500 |  |  | 6500 | 60.26 | 39 | 107874 | 1631 |  | Y | 60 | 39 | [7 empty] | 정종훈 | 2 |  |  |  |  | Y | 4 | 95.8 | 11-7 | 321.47 | 0 | A |  | 1623 | 2 | 0.48 | 1565 | 1.87 | 69 | 31 | 470 | 7:50 | 13 | 13 | 0 | 0 |  | 0 |  |  | AR | 2020-04-02 21:41 |  | 9 | 2020-04-02 21:31 | 19 | [14 empty] | 9.7 | 0 | [23 empty] | 0 | 0 | C | [9 empty] | 0 | 0 | 428 | 70 | 0 | 0 | 0 | 1091 | 0 | 0 | 0 | 0 | 0 | 0 |  |  | 9
2020-04-02 | B57772 | 2 | 중탄소 | SM45CB |  | Si 탈산 | B | 36 | 13 | 55650 | 79.35 | A | A |  | A | 1 |  | 1 | 1540 | 1557 | 6800 |  |  | 6800 | 137.24 | 6 | 49548 | 1616 |  | N | 41 | 35 | [7 empty] | 임현진 | 2 |  |  |  |  | Y |  |  |  | 0 | 279.4 | A |  | 1617 | 1 | 0.14 | 1560 | 1.78 | 67 | 10 | 305 | 5:05 | 14 | 15 | 0 | 0 |  | 0 | 0 |  | N2 | 2020-04-02 21:22 | 2020-04-02 21:54 | 32 | 2020-04-02 21:16 | 39 |  |  |  |  | N | 호이스트고장 | [7 empty] | 5 | 0 | 9.07 | 대기래들 | [22 empty] | 0 | 0 | A | [9 empty] | 0 | 0 | 496 | 0 | 0 | 117 | 0 | 705 | 0 | 311 | 0 | 0 | 0 | 66
2020-04-02 | B57773 | 2 | 중탄소 | SM45CB |  | Si 탈산 | B | 11 | 15 | 53800 | 82.72 | A | A |  | C | 1 |  | 1 | 1540 | 1566 | 5400 |  |  | 5400 | 58.47 | 13 | 92354 | 1626 |  | Y | 46 | 33 | [7 empty] | 임현진 | 2 |  |  |  |  | Y |  | 92.2 | 12-3 | 19.45 | 291.81 | A |  | 1609 | 1 | 0.15 | 1565 | 1.52 | 72 | 26 | 279 | 4:39 | 14 | 14 | 0 | 0 |  | 0 | 0 |  | N2 | 2020-04-02 22:26 | 2020-04-02 22:36 | 10 | 2020-04-02 22:17 | 20 |  |  |  |  | N | 호이스트고장 | [7 empty] | 4.3 | 0 | 8.93 | [23 empty] | 0 | 0 | A | [9 empty] | 0 | 0 | 475 | 0 | 0 | 102 | 0 | 504 | 0 | 268 | 0 | 0 | 0 | 55
2020-04-02 | C55245 | 3 | 중탄소 | AE15B36M | 연주종료 | Si 탈산 | T | 35 | 70 | 48000 | 98.12 | A | C | C |  | 1 |  | 1 | 1535 | 1535 | 8100 |  |  | 8100 | 99.45 | 30 | 81450 | 1610 | 362 | Y | 52 | 43 |  |  | C55243 | 05 |  |  |  | 도주용 | 2 |  | N | Y |  | Y | 4 | 107.3 | 12-7 | 278.67 | 0 | A |  | 1604 | 2 | 0.51 | 1554 | 1.35 | 58 | 28 | 381 | 6:21 | 13 | 13 | 0 | 0 |  | 0 | 9 |  | AR | 2020-04-02 22:56 |  | 10 | 2020-04-02 22:47 | 19 |  |  |  |  | Y | [5 empty] | N |  |  |  | 7.04 | 0 | [23 empty] | 0.79 | 0 | A | [9 empty] | 0 | 0 | 949 | 0 | 0 | 0 | 0 | 742 | 0 | 0 | 0 | 0 | 0 | 23 |  |  | 7
2020-04-02 | B57774 | 2 | 중탄소 | SM45CB |  | Si 탈산 | B | 1 | 59 | 50000 | 79.1 | C | C | C |  | 1 | 1 |  | 1540 | 1565 | 4600 |  |  | 4600 | 49.18 | 11 | 93532 | 1615 |  | Y | 49 | 21 | RH 워싱작업 | [6 empty] | 고승만 | 2 |  |  |  |  | Y |  | 96.6 | 11-9 | 194.68 | 0 | A |  | 1615 | 3 | 0.36 | 1560 | 2.12 | 67 | 27 | 293 | 4:53 | 14 | 14 | 86 | 0 |  | 0 |  |  | N2 | 2020-04-02 23:30 | 2020-04-02 23:42 | 12 | 2020-04-02 23:26 | 16 |  |  |  |  | Y |  |  |  | Y | [5 empty] | 0 | 204.63 | [23 empty] | 0 | 19.61 | B | [9 empty] | 0 | 0 | 418 | 26 | 0 | 135 | 0 | 600 | 0 | 202 | 0 | 0 | 0 | 68
2020-04-02 | C55246 | 3 | 중탄소 | AE15B36M | TUNDISH교체전 | Si 탈산 | T | 15 | 37 | 48800 | 94.82 | C | C | C |  | 1 |  | 1 | 1535 | 1545 | 6600 |  |  | 6600 | 62.33 | 39 | 105885 | 1623 |  | Y | 47 | 35 |  |  |  | 07 |  |  |  |  | 2 |  | Y |  |  | Y |  | 106.6 | 13-4 | 205.02 | 0 | A |  | 1609 | 2 | 0.5 | 1561 | 1.26 | 65 | 30 | 365 | 6:05 | 13 | 13 | 0 | 0 |  | 0 | 9 |  | AR | 2020-04-03 00:02 |  | 15 | 2020-04-02 23:53 | 24 |  |  |  |  | Y | [5 empty] | N |  |  |  | 7.07 | 0 | [23 empty] | 0 | 0 | A | [9 empty] | 0 | 0 | 1071 | 0 | 0 | 0 | 0 | 400 | 0 | 0 | 0 | 0 | 0 | 29 |  |  | 7
2020-04-02 | B57775 | 2 | 중탄소 | SM45CB |  | Si 탈산 | B | 33 | 78 | 48600 | 75.1 | C | C | C |  | 1 | 1 |  | 1540 | 1537 | 6200 |  |  | 6200 | 65.43 | 12 | 94760 | 1617 |  | Y | 35 | 30 |  |  | B57772 | 30 |  |  |  | 고승만 | 2 |  | Y |  |  | N |  | 105.55 | 12-4 | 200.34 | 0 | A |  | 1617 | 3 | 0.32 | 1559 | 1.61 | 66 | 24 | 256 | 4:16 | 14 | 14 | 87 | 0 |  | 0 |  |  | N2 | 2020-04-03 00:43 | 2020-04-03 00:57 | 14 | 2020-04-03 00:38 | 19 |  |  |  |  | Y |  |  |  | Y | [5 empty] | 0 | 223.83 | [23 empty] | 0 | 0.01 | A | [9 empty] | 0 | 0 | 505 | 32 | 0 | 115 | 0 | 897 | 0 | 412 | 0 | 0 | 0 | 12
2020-04-02 | C55247 | 3 | 중탄소 | SM45CB |  | Si 탈산 | B | 29 | 71 | 48300 | 101.2 | C | C |  | C | 1 |  | 1 | 1535 | 1567 | 6700 |  |  | 6700 | 41.61 | 19 | 161031 | 1623 |  | N | 43 | 38 |  |  |  | 07 |  |  |  |  | 2 |  | Y |  |  | Y |  | 96.4 | 11-7 | 177.08 | 0 | A |  | 1616 | 1 | 0.16 | 1567 | 1.09 | 74 | 19 | 250 | 4:10 | 14 | 15 | 0 | 0 |  | 0 | 0 |  | N2 | 2020-04-03 01:12 | 2020-04-03 02:03 | 51 | 2020-04-03 00:59 | 64 |  |  |  |  | N | 호이스트고장 | [7 empty] | 5 | 0 | 11.04 | [23 empty] | 0 | 0 | A | [9 empty] | 0 | 0 | 406 | 0 | 0 | 0 | 0 | 741 | 0 | 199 | 0 | 0 | 0 | 0
2020-04-02 | C55248 | 3 | 저탄소 | SM20CB2 | 연주시작 | Al 탈산 | T | 16 | 69 | 47150 | 95.52 | C | C | C |  | 1 |  | 1 | 1550 | 1532 | 7900 |  |  | 7900 | 87.15 | 33 | 90651 | 1657 |  | Y | 50 | 41 | [8 empty] | 2 |  |  |  |  | Y |  | 100.45 | 12-1 | 321.98 | 0 | A |  | 1650 | 2 | 0.52 | 1604 | 1.35 | 89 | 27 | 389 | 6:29 | 7 | 7 | 0 | 0 |  | 0 | 12 |  | N2 | 2020-04-03 02:12 |  | 23 | 2020-04-03 02:01 | 34 |  |  |  |  | Y | [5 empty] | N |  |  |  | 6.6 | 0 | [23 empty] | 0 | 0 | A | [9 empty] | 0 | 0 | 171 | 0 | 0 | 0 | 0 | 397 | 0 | 201 | 0 | 0 | 0 | 14 |  |  | 9 |  | 1
2020-04-02 | B57776 | 2 | 중탄소 | SM45C | 유사강종연연주 | Si 탈산 | B | 36 | 14 | 54100 | 99.4 | C | C |  | C | 1 |  | 1 | 1540 | 1534 | 7400 |  |  | 7400 | 163.53 | 6 | 45252 | 1617 |  | Y | 47 | 39 | [7 empty] | 고승만 | 2 |  |  |  |  | N |  | 100.1 | 13-2 | 280.36 | 0 | A |  | 1612 | 1 | 0.13 | 1548 | 1.47 | 55 | 11 | 218 | 3:38 | 15 | 16 | 0 | 0 |  | 0 | 0 |  | N2 | 2020-04-03 02:19 | 2020-04-03 03:00 | 41 | 2020-04-03 02:00 | 60 |  |  |  |  | N | 호이스트고장 | [8 empty] | 0 | 7.71 | [23 empty] | 0.09 | 0.09 | A | [9 empty] | 0 | 0 | 516 | 0 | 0 | 198 | 0 | 807 | 0 | 409 | 0 | 0 | 0 | 71
2020-04-02 | B57777 | 2 | 중탄소 | SM45C |  | Si 탈산 | B | 11 | 16 | 52950 | 84.52 | C | C | C |  | 1 | 1 |  | 1540 | 1544 | 7200 |  |  | 7200 | 72.39 | 14 | 99467 | 1635 |  | Y | 46 | 37 | [7 empty] | 고승만 | 2 |  |  |  |  | Y |  | 98.85 | 12-10 | 242.2 | 0 | A |  | 1615 | 3 | 0.32 | 1565 | 1.56 | 72 | 17 | 295 | 4:55 | 15 | 15 | 88 | 0 |  | 0 |  |  | N2 | 2020-04-03 03:11 | 2020-04-03 03:58 | 47 | 2020-04-03 03:04 | 54 |  |  |  |  | Y |  |  |  | Y | [5 empty] | 0 | 197.21 | [23 empty] | 0 | 0.08 | A | [9 empty] | 0 | 0 | 0 | 0 | 0 | 182 | 0 | 656 | 0 | 358 | 0 | 0 | 0 | 54
2020-04-02 | C55249 | 3 | 저탄소 | SM20CB2 | 연주종료 | Al 탈산 | T | 35 | 71 | 47550 | 77.62 | C | C | C |  | 1 |  | 1 | 1550 | 1611 | 5300 |  |  | 5300 | 55.13 | 35 | 96145 | 1641 |  | Y | 43 | 33 | [8 empty] | 2 |  |  |  |  | Y |  | 94 | 11-4 | 222.82 | 0 | A |  | 1631 | 2 | 0.52 | 1594 | 1.32 | 79 | 37 | 435 | 7:15 | 7 | 7 | 0 | 0 |  | 0 | 8 |  | N2 | 2020-04-03 03:07 |  | 38 | 2020-04-03 02:59 | 45 |  |  |  |  | Y | [5 empty] | N |  |  |  | 6.95 | 0 | [23 empty] | 0 | 0 | A | [9 empty] | 0 | 0 | 242 | 0 | 0 | 0 | 0 | 586 | 0 | 199 | 98 | 0 | 0 | 27 |  |  | 6
2020-04-02 | B57778 | 2 | 중탄소 | SM45C |  | Si 탈산 | B | 1 | 60 | 48500 | 80.47 | C | C | C |  | 1 | 1 |  | 1540 | 1535 | 6900 |  |  | 6900 | 72.94 | 12 | 94596 | 1644 |  | Y | 45 | 35 | [7 empty] | 고승만 | 2 |  |  |  |  | Y |  | 97.2 | 11-9 | 282.42 | 0 | A |  | 1622 | 3 | 0.3 | 1572 | 1.52 | 79 | 27 | 245 | 4:05 | 15 | 15 | 89 | 0 |  | 0 |  |  | N2 | 2020-04-03 04:11 | 2020-04-03 04:57 | 46 | 2020-04-03 04:08 | 49 |  |  |  |  | Y |  |  |  | Y | [5 empty] | 0 | 198.13 | [23 empty] | 0 | 0.03 | A | [9 empty] | 0 | 0 | 379 | 19 | 0 | 200 | 0 | 755 | 0 | 308 | 0 | 0 | 0 | 63
2020-04-02 | C55250 | 3 | 저탄소 | SM20CB2 | 연주종료 | Al 탈산 | T | 15 | 38 | 49050 | 77.93 | C | C | C |  | 1 |  | 1 | 1550 | 1589 | 5600 |  |  | 5600 | 59.96 | 34 | 93398 | 1630 | 355 | Y | 42 | 33 | [8 empty] | 2 |  |  |  |  | Y |  | 97.1 | 12-3 | 229.9 | 0 | A |  | 1621 | 2 | 0.51 | 1586 | 1.17 | 71 | 29 | 412 | 6:52 | 7 | 7 | 0 | 0 |  | 0 | 6 |  | N2 | 2020-04-03 04:21 |  | 27 | 2020-04-03 04:14 | 33 |  |  |  |  | Y | [5 empty] | N |  |  |  | 7.37 | 0 | [23 empty] | 0.95 | 0 | A | [9 empty] | 0 | 0 | 283 | 0 | 0 | 0 | 0 | 405 | 0 | 200 | 0 | 0 | 0 | 25 |  |  | 5
2020-04-02 | B57779 | 2 | 중탄소 | SM45C | TUNDISH교체전 | Si 탈산 | B | 33 | 79 | 48200 | 83.98 | C | C |  | C | 1 |  | 1 | 1540 | 1537 | 7000 |  |  | 7000 | 73.14 | 12 | 95705 | 1617 |  | N | 41 | 37 | [7 empty] | 고승만 | 2 |  |  |  |  | Y |  | 97.4 | 11-6 | 282.65 | 0.02 | A |  | 1607 | 1 | 0.16 | 1554 | 1.48 | 61 | 11 | 258 | 4:18 | 15 | 15 | 0 | 0 |  | 0 | 0 |  | N2 | 2020-04-03 05:15 | 2020-04-03 05:58 | 43 | 2020-04-03 05:05 | 53 |  |  |  |  | N | 호이스트고장 | [8 empty] | 0 | 10.82 | [23 empty] | 0.18 | 0.18 | A | [9 empty] | 0 | 0 | 488 | 0 | 0 | 193 | 0 | 802 | 0 | 312 | 102 | 0 | 0 | 34
2020-04-02 | C55251 | 3 | 저탄소 | SM20CB | 연주종료 | Si 탈산 | T | 29 | 72 | 48150 | 79.02 | C | C | C |  | 1 |  | 1 | 1550 | 1585 | 5700 |  |  | 5700 | 59.29 | 35 | 96145 | 1632 |  | Y | 41 | 32 |  |  |  | 05 |  |  |  |  | 2 |  |  |  |  | Y |  | 101.15 | 12-1 | 208.85 | 0 | A |  | 1620 | 2 | 0.56 | 1587 | 1.1 | 73 | 28 | 374 | 6:14 | 7 | 7 | 0 | 0 |  | 0 | 8 |  | N2 | 2020-04-03 05:29 |  | 27 | 2020-04-03 05:22 | 35 |  |  |  |  | Y | [5 empty] | N |  |  |  | 7.26 | 0 | [23 empty] | 0.95 | 0 | A | [9 empty] | 0 | 0 | 25 | 0 | 0 | 0 | 0 | 737 | 0 | 200 | 101 | 0 | 0 | 0 |  |  | 5
2020-04-02 | B57780 | 2 | 고탄소 | AE1055LS | TUNDISH교체 | Al 탈산 | B | 36 | 15 | 54900 | 98.3 | C | C | D |  | 1 | 1 |  | 1530 | 1545 | 8200 |  |  | 8200 | 96.92 | 10 | 84610 | 1634 | 366 | Y | 51 | 42 | [7 empty] | 고승만 | 2 |  |  |  |  | Y |  | 93.95 | 12-5 | 0 | 256.36 | A |  | 1634 | 3 | 0.28 | 1565 | 1.53 | 81 | 32 | 423 | 7:03 | 25 | 25 | 90 | 0 |  | 0 |  |  | N2 | 2020-04-03 06:47 | 2020-04-03 07:14 | 29 | 2020-04-03 06:45 | 31 |  |  |  |  | Y |  |  |  | Y | [5 empty] | 0 | 259.36 | [20 empty] | 2.1 |  |  | 0 | 3.07 | A | [9 empty] | 0 | 43 | 855 | 42 | 0 | 193 | 0 | 1248 | 0 | 105 | 0 | 0 | 0 | 74 |  |  |  |  | 1
2020-04-02 | C55252 | 3 | 저탄소 | SM20CB | 연주종료 | Si 탈산 | T | 16 | 70 | 47500 | 79.83 | C | C | D |  | 1 |  | 1 | 1550 | 1566 | 5300 |  |  | 5300 | 52.15 | 37 | 101639 | 1639 | 355 | Y | 42 | 28 |  |  |  | 05 |  |  |  |  | 2 |  | Y |  |  | Y |  | 101.4 | 12-2 | 130.5 | 0 | A |  | 1627 | 2 | 0.53 | 1587 | 2.11 | 73 | 28 | 366 | 6:06 | 7 | 7 | 0 | 0 |  | 0 | 10 |  | N2 | 2020-04-03 06:37 |  | 31 | 2020-04-03 06:17 | 51 |  |  |  |  | Y | [5 empty] | Y |  |  |  | 6.61 | 0 | [23 empty] | 0.51 | 0 | A | [9 empty] | 0 | 0 | 159 | 0 | 0 | 0 | 0 | 609 | 0 | 200 | 99 | 0 | 0 | 5
2020-04-03 | B57781 | 2 | 고탄소 | AE1055LS |  | Al 탈산 | B | 11 | 17 | 51900 | 86.33 | D | D | D |  | 1 | 1 |  | 1530 | 1566 | 6400 |  |  | 6400 | 42.02 | 18 | 152298 | 1625 |  | Y | 42 | 38 | [7 empty] | 김익규 | 3 |  |  |  |  | Y |  | 98 | 12-9 | 0 | 247.06 | A |  | 1625 | 3 | 0.32 | 1562 | 1.43 | 78 | 43 | 337 | 5:37 | 25 | 25 | 91 | 0 |  | 0 |  |  | N2 | 2020-04-03 07:48 | 2020-04-03 08:13 | 25 | 2020-04-03 07:48 | 25 |  |  |  |  | Y |  |  |  | Y | [5 empty] | 0 | 301.21 | [23 empty] | 0 | 4.26 | A | [9 empty] | 19 | 0 | 817 | 31 | 0 | 188 | 0 | 1142 | 0 | 104 | 0 | 0 | 0 | 40
2020-04-03 | C55253 | 3 | 저탄소 | SM20CB | 연주종료 | Si 탈산 | T | 35 | 72 | 47600 | 85.55 | D | D | D |  | 1 |  | 1 | 1550 | 1550 | 5400 |  |  | 5400 | 43.68 | 45 | 123615 | 1625 |  | Y | 43 | 30 |  |  |  | 05 |  |  |  | 박지웅 | 3 |  | Y |  |  | Y |  | 100.25 | 11-10 | 95.87 | 0 | A |  | 1613 | 2 | 0.52 | 1580 | 1.32 | 66 | 22 | 376 | 6:16 | 7 | 7 | 0 | 0 |  | 0 | 10 |  | N2 | 2020-04-03 07:52 |  | 27 | 2020-04-03 07:34 | 45 |  |  |  |  | Y | [5 empty] | Y |  |  |  | 8.38 | 0 | [23 empty] | 0.99 | 0 | A | [9 empty] | 0 | 0 | 243 | 0 | 0 | 0 | 0 | 716 | 0 | 301 | 101 | 0 | 0 | 0
2020-04-03 | B57782 | 2 | 고탄소 | P-AE1055LS |  | Al 탈산 | B | 1 | 61 | 48400 | 90.07 | D | D | D |  | 1 | 1 |  | 1530 | 1555 | 5700 |  |  | 5700 | 168.42 | 4 | 33844 | 1616 |  | Y | 41 | 31 | [7 empty] | 김익규 | 2 |  |  |  |  | Y |  | 99.4 | 12-1 | 0 | 245.01 | A |  | 1616 | 3 | 0.3 | 1551 | 1.33 | 66 | 32 | 279 | 4:39 | 25 | 30 | 92 | 0 |  | 0 |  |  | N2 | 2020-04-03 09:01 | 2020-04-03 09:13 | 11 | 2020-04-03 09:01 | 12 |  |  |  |  | Y |  |  |  | Y | [5 empty] | 0 | 301.31 | [23 empty] | 0 | 5.64 | B |  |  | 10.3 | 23.667 | 55.435 | 0.222 | 5.382 | 2.342 | 1703.57 | 38 | 0 | 793 | 73 | 0 | 231 | 0 | 1040 | 0 | 0 | 0 | 0 | 0 | 50
2020-04-03 | C55254 | 3 | 저탄소 | SM20C | 연주종료 | Al 탈산 | T | 15 | 39 | 48900 | 85.02 | D | D | D |  | 1 |  | 1 | 1550 | 1573 | 6400 |  |  | 6400 | 97.08 | 24 | 65928 | 1623 |  | Y | 48 | 32 |  |  |  | 05 |  |  |  | 박지웅 | 3 |  | Y |  |  | Y |  | 100 | 12-6 | 88.78 | 0 | A |  | 1627 | 2 | 0.49 | 1583 | 2 | 69 | 19 | 358 | 5:58 | 10 | 12 | 0 | 0 |  | 0 | 10 |  | N2 | 2020-04-03 09:07 |  | 23 | 2020-04-03 08:51 | 39 |  |  |  |  | Y | [5 empty] | Y |  |  |  | 6.85 | 0 | [23 empty] | 0.45 | 0 | A | [9 empty] | 0 | 0 | 341 | 0 | 0 | 0 | 0 | 496 | 0 | 300 | 0 | 0 | 0 | 0 |  |  | 5
2020-04-03 | B57783 | 2 | 고탄소 | P-AE1055LS |  | Al 탈산 | B | 33 | 80 | 48800 | 89.88 | D | D | D |  | 1 | 1 |  | 1530 | 1547 | 6200 |  |  | 6200 | 61.06 | 12 | 101532 | 1626 |  | Y | 41 | 34 |  |  | B57780 | 05 |  |  |  | 김익규 | 3 |  |  | Y |  | N |  | 105.2 | 12-3 | 0.02 | 86.04 | A |  | 1626 | 3 | 0.26 | 1556 | 1.46 | 71 | 42 | 312 | 5:12 | 25 | 26 | 93 | 0 |  | 0 |  |  | N2 | 2020-04-03 10:02 | 2020-04-03 10:14 | 12 | 2020-04-03 10:01 | 13 |  |  |  |  | Y |  |  |  | Y | [5 empty] | 0 | 283.19 | [23 empty] | 1.11 | 6.11 | A |  |  | 10.075 | 23.561 | 55.581 | 0.257 | 5.516 | 2.359 | 1729.21 | 62 | 0 | 765 | 181 | 0 | 197 | 0 | 900 | 0 | 0 | 0 | 0 | 0 | 63
2020-04-03 | C55255 | 3 | 저탄소 | SM20C | 연주종료 | Al 탈산 | T | 29 | 73 | 48000 | 81.27 | D | D | D |  | 1 |  | 1 | 1550 | 1588 | 5300 |  |  | 5300 | 64.31 | 30 | 82410 | 1633 |  | Y | 46 | 29 |  |  |  | 05 |  |  |  | 박지웅 | 3 |  | Y |  |  | Y |  | 93.6 | 11-4 | 73.98 | 0 | A |  | 1624 | 2 | 0.5 | 1583 | 2.05 | 69 | 18 | 329 | 5:29 | 10 | 11 | 0 | 0 |  | 0 | 10 |  | N2 | 2020-04-03 10:11 |  | 30 | 2020-04-03 09:55 | 46 |  |  |  |  | Y | [5 empty] | Y |  |  |  | 6.98 | 0 | [23 empty] | 0.74 | 0 | A |  |  | 15.345 | 23.842 | 47.92 | 0.303 | 3.122 | 2.009 | 1615.45 | 0 | 0 | 257 | 0 | 0 | 0 | 0 | 401 | 0 | 299 | 0 | 0 | 0 | 0 |  |  | 5
2020-04-03 | B57784 | 2 | 고탄소 | AE1055LS |  | Al 탈산 | B | 36 | 16 | 53400 | 136.52 | D | D | D |  | 1 | 2 |  | 1530 | 1577 | 6400 |  |  | 6400 | 75.64 | 10 | 84610 | 1587 |  | Y | 43 | 36 | [7 empty] | 김익규 | 2 |  |  |  |  | N |  | 95.9 | 12-7 | 0 | 33.42 | A |  | 0 | 3 | 0.31 | 1560 | -47.27 | 76 | 42 | 243 | 4:03 | 25 | 25 | 96 | 0 |  | 0 |  |  | N2 | 2020-04-03 11:47 | 2020-04-03 12:19 | 32 | 2020-04-03 11:44 | 35 | [14 empty] | 0 | 251 | [23 empty] | 0.02 | 0 | A | [9 empty] | 27 | 0 | 226 | 570 | 0 | 161 | 0 | 2156 | 0 | 0 | 0 | 0 | 0 | 50
2020-04-03 | A57899 | 1 | 고탄소 | AE1055LS |  | Al 탈산 | B | 30 | 3 | 54100 | 312.83 | D | D | D |  | 1 | 1 |  | 1520 | 1530 | 7600 |  |  | 7600 | 89.82 | 10 | 84610 | 1611 |  | Y | 279 | 47 | [7 empty] | 김덕진 | 2 |  |  | Y |  |  |  | 97.95 | 13-2 | 175.97 | 168.23 | A |  | 1611 | 3 | 0.31 | 1559 | 1.53 | 75 | 44 | 285 | 4:45 | 25 | 25 | 95 | 0 |  | 0 |  |  | N2 | 2020-04-03 11:10 | 2020-04-03 11:20 | 10 | 2020-04-03 11:10 | 10 |  |  |  |  | Y |  |  |  | Y | [5 empty] | 0 | 242.08 | [23 empty] | 0.01 | 0 | A | [9 empty] | 26 | 0 | 828 | 42 | 0 | 0 | 0 | 751 | 0 | 1000 | 0 | 0 | 0 | 56
2020-04-03 | C55256 | 3 | 저탄소 | SM20C | 연주종료 | Al 탈산 | T | 16 | 71 | 47350 | 80.28 | D | D | D |  | 1 |  | 1 | 1550 | 1582 | 5400 |  |  | 5400 | 54.61 | 36 | 98892 | 1628 |  | Y | 46 | 28 |  |  |  | 05 |  |  |  | 박지웅 | 3 |  | Y |  |  | Y |  | 101.85 | 12-2 | 153.04 | 0 | A |  | 1622 | 2 | 0.5 | 1583 | 1.86 | 69 | 24 | 334 | 5:34 | 10 | 10 | 0 | 0 |  | 0 | 10 |  | N2 | 2020-04-03 11:18 |  | 29 | 2020-04-03 11:04 | 43 |  |  |  |  | Y | [5 empty] | Y |  |  |  | 1.17 | 0 | [23 empty] | 0.57 | 0 | A |  |  | 13.508 | 25.406 | 48.398 | 0.149 | 3.582 | 1.904 | 1554.33 | 0 | 0 | 389 | 0 | 0 | 0 | 0 | 494 | 0 | 300 | 0 | 0 | 0 | 0 |  |  | 5
2020-04-03 | B57785 | 2 | 중탄소 | SBMA75 | 연주시작 | Al 탈산 | B | 11 | 18 | 52000 | 103.55 | D | D |  | D | 1 |  | 1 | 1540 | 1565 | 8000 |  |  | 8000 | 80.77 | 14 | 99049 | 1666 |  | Y | 49 | 41 | [7 empty] | 김익규 | 3 |  |  |  |  | Y |  | 93.1 | 12-3 | 0 | 168.94 | A |  | 1653 | 1 | 0.17 | 1577 | 0 | 86 | 45 | 523 | 8:43 | 18 | 21 | 0 | 0 |  | 0 | 0 |  | N2 | 2020-04-03 12:17 | 2020-04-03 12:29 | 13 | 2020-04-03 12:04 | 25 |  |  |  |  | N | [8 empty] | 4.5 | 0 | 19.02 | [19 empty] | 1.71 |  |  |  | 0.24 | 0.24 | A | [9 empty] | 17 | 15 | 101 | 0 | 0 | 144 | 0 | 1660 | 0 | 572 | 112 | 0 | 0 | 0 |  |  | 7 |  | 1
2020-04-03 | A57900 | 1 | 고탄소 | AE1055LS |  | Al 탈산 | B | 21 | 12 | 52200 | 117.87 | D | D | D |  | 1 | 1 |  | 1520 | 1551 | 5800 |  |  | 5800 | 57.12 | 12 | 101532 | 1593 |  | Y | 65 | 36 | [7 empty] | 김덕진 | 2 |  | Y |  |  |  |  | 99.9 | 13-2 | 4.04 | 352.03 | A |  | 1593 | 3 | 0.28 | 1546 | 0.92 | 62 | 34 | 625 | 10:25 | 25 | 25 | 97 | 0 |  | 0 |  |  | N2 | 2020-04-03 13:03 | 2020-04-03 13:15 | 13 | 2020-04-03 13:01 | 14 |  |  |  |  | Y |  |  |  | Y | [5 empty] | 0 | 248.15 | [23 empty] | 1.52 | 0 | A | [9 empty] | 72 | 0 | 842 | 19 | 0 | 0 | 0 | 296 | 0 | 394 | 47 | 0 | 0 | 41
2020-04-03 | C55257 | 3 | 저탄소 | SM20C | 연주종료 | Al 탈산 | T | 35 | 73 | 47700 | 77.08 | D | D | D |  | 1 |  | 1 | 1550 | 1590 | 5600 |  |  | 5600 | 56.63 | 36 | 98892 | 1636 |  | Y | 41 | 27 |  |  |  | 05 |  |  |  | 박지웅 | 3 |  | Y |  |  | Y |  | 103.05 | 12-3 | 80.1 | 0 | A |  | 1626 | 2 | 0.53 | 1587 | 1.86 | 73 | 24 | 352 | 5:52 | 10 | 10 | 0 | 0 |  | 0 | 10 |  | N2 | 2020-04-03 12:23 |  | 36 | 2020-04-03 12:09 | 50 |  |  |  |  | Y | [5 empty] | Y |  |  |  | 1.71 | 0 | [23 empty] | 0.64 | 0 | A | [9 empty] | 0 | 0 | 213 | 0 | 0 | 0 | 0 | 538 | 0 | 301 | 0 | 0 | 0 | 0 |  |  | 5
2020-04-03 | B57786 | 2 | 중탄소 | SBMA75 |  | Al 탈산 | B | 1 | 62 | 49500 | 98.92 | D | D |  | D | 1 |  | 1 | 1540 | 1545 | 7100 |  |  | 7100 | 78.87 | 16 | 90018 | 1624 | 366 | Y | 50 | 32 |  |  | B57783 | 05 |  |  |  | 김익규 | 3 |  |  | Y |  | Y |  | 96.35 | 11-8 | 9.77 | 88.15 | A |  | 1611 | 1 | 0.17 | 1550 | 0 | 59 | 34 | 311 | 5:11 | 18 | 18 | 0 | 0 | 80 | 0 | 0 |  | N2 | 2020-04-03 13:13 | 2020-04-03 13:26 | 13 | 2020-04-03 13:02 | 24 |  |  |  |  | N | [8 empty] | 5 | 0 | 17.6 | [23 empty] | 0.2 | 0.2 | A | [9 empty] | 40 | 0 | 271 | 0 | 0 | 218 | 0 | 702 | 0 | 0 | 0 | 0 | 0 | 30 |  |  | 6
2020-04-03 | C55258 | 3 | 저탄소 | SM20C | 연주종료 | Al 탈산 | T | 15 | 40 | 48650 | 65.3 | D | D | D |  | 1 |  | 1 | 1550 | 1600 | 4500 |  |  | 4500 | 46.8 | 35 | 96145 | 1640 |  | Y | 42 | 27 |  |  |  | 05 |  |  |  | 박지웅 | 3 |  | Y |  |  | Y |  | 101.9 | 12-8 | 74.64 | 0 | A |  | 1630 | 2 | 0.51 | 1589 | 2.16 | 75 | 16 | 341 | 5:41 | 10 | 10 | 0 | 0 |  | 0 | 10 |  | N2 | 2020-04-03 13:30 |  | 40 | 2020-04-03 13:25 | 44 |  |  |  |  | Y | [5 empty] | Y |  |  |  | 1.21 | 0 | [23 empty] | 1.84 | 0 | A | [9 empty] | 0 | 0 | 142 | 0 | 0 | 0 | 0 | 819 | 0 | 300 | 0 | 0 | 0 | 11 |  |  | 5
2020-04-03 | A57901 | 1 | 고탄소 | AE1055LS |  | Al 탈산 | B | 22 | 6 | 52800 | 82.47 | D | D | D |  | 1 | 1 |  | 1520 | 1517 | 5700 |  |  | 5700 | 67.37 | 10 | 84610 | 1599 |  | Y | 52 | 32 | [6 empty] | 래들 가열상태 불량 | 김덕진 | 2 |  |  | Y |  |  |  | 97.6 | 13-1 | 258.36 | 58.48 | A |  | 1599 | 3 | 0.28 | 1545 | 1.8 | 61 | 25 | 242 | 4:02 | 25 | 25 | 98 | 0 |  | 0 |  |  | N2 | 2020-04-03 13:59 | 2020-04-03 14:32 | 33 | 2020-04-03 13:59 | 34 |  |  |  |  | Y |  |  |  | Y | [5 empty] | 0 | 135.34 | [23 empty] | 2.63 | 0 | A | [9 empty] | 66 | 14 | 856 | 37 | 0 | 0 | 0 | 349 | 0 | 299 | 52 | 0 | 0 | 0
2020-04-03 | B57787 | 2 | 중탄소 | SBMA75 |  | Al 탈산 | B | 33 | 81 | 48600 | 88.65 | D | D |  | D | 1 |  | 1 | 1540 | 1564 | 5600 |  |  | 5600 | 66.92 | 14 | 83680 | 1627 |  | Y | 35 | 28 | [7 empty] | 김익규 | 3 |  |  |  |  | Y |  | 97.6 | 11-6 | 2.19 | 56.89 | A |  | 1613 | 1 | 0.23 | 1549 | 1.45 | 58 | 26 | 312 | 5:12 | 18 | 18 | 0 | 0 |  | 0 | 0 |  | N2 | 2020-04-03 14:06 | 2020-04-03 14:25 | 19 | 2020-04-03 13:50 | 35 |  |  |  |  | N | [8 empty] | 5 | 0 | 35.22 | [23 empty] | 0.18 | 0.18 | A | [9 empty] | 75 | 0 | 294 | 0 | 0 | 224 | 0 | 598 | 0 | 0 | 0 | 0 | 0 | 45
2020-04-03 | C55259 | 3 | 저탄소 | SM20C | TUNDISH교체전 | Al 탈산 | T | 29 | 74 | 48000 | 72.88 | D | A | A |  | 1 |  | 1 | 1550 | 1589 | 4300 |  |  | 4300 | 44.72 | 35 | 96145 | 1650 |  | Y | 44 | 27 |  |  |  | 05 |  |  |  | 박지웅 | 3 |  | Y |  |  | Y |  | 93.65 | 11-3 | 130.02 | 0 | A |  | 1634 | 2 | 0.5 | 1584 | 2.63 | 70 | 26 | 363 | 6:03 | 10 | 11 | 0 | 0 |  | 0 | 11 |  | N2 | 2020-04-03 14:42 |  | 33 | 2020-04-03 14:31 | 44 |  |  |  |  | Y | [5 empty] | Y |  |  | 6 | 2.75 | 0 | [23 empty] | 0 | 0 | A | [9 empty] | 0 | 0 | 20 | 0 | 0 | 0 | 0 | 407 | 0 | 300 | 0 | 0 | 0 | 20
2020-04-03 | A57902 | 1 | 고탄소 | AE1055LS |  | Al 탈산 | B | 37 | 1 | 53500 | 91.53 | D | A | A |  | 1 | 1 |  | 1520 | 1579 | 5100 |  |  | 5100 | 60.28 | 10 | 84610 | 1604 |  | Y | 42 | 24 | [7 empty] | 김덕진 | 3 |  |  | Y |  |  |  | 100.25 | 13-5 | 78.67 | 150.44 | A |  | 1604 | 3 | 0.28 | 1552 | 1.11 | 68 | 23 | 263 | 4:23 | 25 | 25 | 99 | 0 |  | 0 |  |  | N2 | 2020-04-03 15:08 | 2020-04-03 15:32 | 24 | 2020-04-03 15:06 | 27 |  |  |  |  | Y |  |  |  | Y | [5 empty] | 0 | 276.58 | [23 empty] | 5.49 | 0 | A | [9 empty] | 24 | 0 | 807 | 0 | 0 | 0 | 0 | 696 | 0 | 591 | 0 | 0 | 0 | 48
2020-04-03 | B57788 | 2 | 중탄소 | SBMA75 |  | Al 탈산 | B | 30 | 4 | 54900 | 93.93 | D | A |  | A | 1 |  | 1 | 1540 | 1525 | 6500 |  |  | 6500 | 68.62 | 12 | 94729 | 1627 |  | Y | 49 | 32 |  |  | B57785 | 05 |  |  |  | 김익규 | 2 |  |  | Y |  | Y |  | 97.6 | 13-2 | 238.26 | 0 | A |  | 1612 | 1 | 0.17 | 1552 | 1.53 | 61 | 26 | 334 | 5:34 | 18 | 18 | 0 | 0 | 85 | 0 | 0 |  | N2 | 2020-04-03 15:12 | 2020-04-03 15:25 | 13 | 2020-04-03 15:03 | 22 |  |  |  |  | N | 호이스트 고장 | [7 empty] | 4.5 | 0 | 19.36 | [23 empty] | 0.26 | 0.26 | A | [9 empty] | 31 | 0 | 403 | 0 | 0 | 220 | 0 | 597 | 0 | 0 | 0 | 0 | 0 | 8
2020-04-03 | A57903 | 1 | 고탄소 | AE1055LS |  | Al 탈산 | B | 36 | 17 | 52800 | 83.48 | A | A | A |  | 1 | 1 |  | 1520 | 1580 | 3900 |  |  | 3900 | 38.41 | 12 | 101532 | 1602 |  | Y | 41 | 26 |  |  | A57900 |  |  |  |  | 정용태 | 3 |  |  | Y |  |  |  | 101.7 | 13-3 | 0.08 | 203.96 | A |  | 1602 | 3 | 0.27 | 1554 | 1.14 | 70 | 32 | 286 | 4:46 | 25 | 25 | 100 | 0 |  | 0 |  |  | N2 | 2020-04-03 15:59 | 2020-04-03 16:31 | 31 | 2020-04-03 15:58 | 33 | [8 empty] | Y | [5 empty] | 0 | 201.84 | [23 empty] | 6.52 | 0 | A |  |  | 8.424 | 24.121 | 50.958 | 0.253 | 6.049 | 2.113 | 1636.16 | 26 | 22 | 810 | 26 | 0 | 0 | 0 | 446 | 0 | 300 | 0 | 0 | 0 | 31
2020-04-03 | B57789 | 2 | 중탄소 | SBMA75 |  | Al 탈산 | B | 11 | 19 | 52650 | 87.83 | A | A |  | A | 1 |  | 1 | 1540 | 1565 | 5900 |  |  | 5900 | 63.69 | 14 | 92642 | 1635 |  | Y | 46 | 31 |  |  | B57786 | 05 |  |  |  | 임현진 | 2 |  |  |  |  | Y |  | 100.35 | 13-1 | 244.56 | 0 | A |  | 1618 | 1 | 0.15 | 1561 | 1.69 | 70 | 31 | 333 | 5:33 | 18 | 19 | 0 | 0 |  | 0 | 0 |  | N2 | 2020-04-03 16:07 | 2020-04-03 16:29 | 22 | 2020-04-03 15:58 | 31 |  |  |  |  | N | 호이스트고장 | [7 empty] | 4.5 | 0 | 21.35 | [23 empty] | 0.31 | 0.31 | A | [9 empty] | 104 | 0 | 593 | 0 | 0 | 227 | 0 | 611 | 0 | 310 | 0 | 0 | 0 | 26
2020-04-03 | A57904 | 1 | 고탄소 | AE1055LS |  | Al 탈산 | B | 21 | 13 | 52100 | 86.68 | A | A | A |  | 1 | 1 |  | 1520 | 1593 | 3900 |  |  | 3900 | 38.41 | 12 | 101532 | 1590 |  | Y | 42 | 26 |  |  | A57901 |  |  |  |  | 정용태 | 3 |  |  | Y |  |  |  | 98.25 | 12-10 | 238.93 | 0 | A |  | 1590 | 3 | 0.26 | 1552 | 0.84 | 68 | 35 | 267 | 4:27 | 25 | 25 | 101 | 0 |  | 0 |  |  | N2 | 2020-04-03 17:01 | 2020-04-03 17:33 | 32 | 2020-04-03 17:01 | 33 |  |  |  |  | Y |  |  |  | Y | [5 empty] | 0 | 234.38 | [23 empty] | 7.75 | 0 | A |  |  | 7.653 | 27.212 | 52.659 | 0.16 | 6.88 | 1.935 | 1505.08 | 0 | 0 | 747 | 22 | 0 | 0 | 0 | 441 | 0 | 594 | 0 | 0 | 0 | 78
2020-04-03 | B57790 | 2 | 중탄소 | SBMA75 |  | Al 탈산 | B | 1 | 63 | 49350 | 94.6 | A | A |  | A | 1 |  | 1 | 1540 | 1566 | 6000 |  |  | 6000 | 57.11 | 18 | 105068 | 1626 |  | Y | 47 | 30 |  |  | B57787 | 05 |  |  |  | 임현진 | 2 |  |  |  |  | Y |  | 102.85 | 12-4 | 202.96 | 83.83 | A |  | 1608 | 1 | 0.14 | 1555 | 0 | 64 | 31 | 468 | 7:48 | 18 | 19 | 0 | 0 | 80 | 0 | 0 |  | N2 | 2020-04-03 17:15 | 2020-04-03 17:31 | 17 | 2020-04-03 17:05 | 26 |  |  |  |  | N | 호이스트 고장 | [7 empty] | 4.5 | 0 | 27.02 | [23 empty] | 0.4 | 0.4 | A | [9 empty] | 95 | 13 | 581 | 0 | 0 | 252 | 0 | 506 | 0 | 309 | 0 | 0 | 0 | 25
2020-04-03 | C55260 | 3 | 중탄소 | SMN649M | 연주시작 | Al 탈산 | T | 16 | 72 | 47100 | 92.2 | A | A | A |  | 1 |  | 1 | 1535 | 1572 | 7500 |  |  | 7500 | 94.06 | 30 | 79740 | 1653 |  | Y | 52 | 41 | [7 empty] | 도주용 | 2 | [6 empty] | 90.05 | 10-10 | 379.75 | 0 | A |  | 1631 | 2 | 0.48 | 1573 | 2.23 | 89 | 34 | 467 | 7:47 | 10 | 10 | 0 | 0 |  | 0 | 14 |  | N2 | 2020-04-03 17:35 |  | 27 | 2020-04-03 17:20 | 41 |  |  |  |  | Y | [5 empty] | N |  |  | 6 | 5.3 | 0 | [23 empty] | 0 | 0 | B | [9 empty] | 56 | 0 | 1759 | 0 | 0 | 0 | 0 | 1133 | 0 | 301 | 299 | 0 | 0 | 18 |  |  |  |  | 1
2020-04-03 | A57905 | 1 | 고탄소 | AE1055LS |  | Al 탈산 | B | 22 | 7 | 53200 | 87.32 | A | A | A |  | 1 | 1 |  | 1520 | 1545 | 4900 |  |  | 4900 | 57.91 | 10 | 84610 | 1603 |  | Y | 43 | 32 |  |  | A57902 |  |  |  |  | 정용태 | 2 |  |  | Y |  |  |  | 99.95 | 13-4 | 298.04 | 0 | A |  | 1603 | 3 | 0.25 | 1550 | 1.2 | 66 | 32 | 269 | 4:29 | 25 | 25 | 102 | 0 |  | 0 |  |  | N2 | 2020-04-03 18:04 | 2020-04-03 18:31 | 27 | 2020-04-03 18:03 | 28 |  |  |  |  | Y |  |  |  | Y | [5 empty] | 0 | 230.21 | [23 empty] | 12.34 | 0 | A | [9 empty] | 0 | 0 | 748 | 25 | 0 | 0 | 0 | 297 | 0 | 299 | 0 | 0 | 0 | 44
2020-04-03 | B57791 | 2 | 중탄소 | SBMA75 |  | Al 탈산 | B | 33 | 82 | 48900 | 99.52 | A | A |  | A | 1 |  | 1 | 1540 | 1546 | 6600 |  |  | 6600 | 68.77 | 14 | 95970 | 1614 |  | Y | 46 | 35 |  |  | B57788 | 05 |  |  |  | 임현진 | 2 |  |  |  |  | Y |  | 111.3 | 12-9 | 0 | 285.17 | A |  | 1609 | 1 | 0.14 | 1550 | 1.35 | 59 | 28 | 421 | 7:01 | 18 | 18 | 0 | 0 |  | 0 | 0 |  | N2 | 2020-04-03 18:21 | 2020-04-03 18:34 | 13 | 2020-04-03 18:08 | 26 |  |  |  |  | N | 호이스트 고장 | [7 empty] | 4.5 | 0 | 15.85 | [16 empty] | 0.8 | [6 empty] | 0.13 | 0.13 | A | [9 empty] | 73 | 0 | 644 | 0 | 0 | 206 | 0 | 500 | 0 | 355 | 0 | 0 | 0 | 12
2020-04-03 | C55261 | 3 | 중탄소 | SMN649M | 연주종료 | Al 탈산 | T | 35 | 74 | 47450 | 95 | A | A | A |  | 1 |  | 1 | 1535 | 1572 | 6500 |  |  | 6500 | 67.93 | 36 | 95688 | 1643 |  | Y | 50 | 36 | [7 empty] | 정종훈 | 2 |  |  |  |  | Y |  | 101.65 | 12-1 | 235.61 | 0 | A |  | 1629 | 2 | 0.48 | 1558 | 2.09 | 74 | 38 | 475 | 7:55 | 10 | 16 | 0 | 0 |  | 0 | 11 |  | N2 | 2020-04-03 18:44 |  | 15 | 2020-04-03 18:33 | 26 |  |  |  |  | Y | [5 empty] | N |  |  | 5 | 18.65 | 0 | [23 empty] | 0 | 0 | A | [9 empty] | 146 | 0 | 1883 | 0 | 0 | 0 | 0 | 596 | 0 | 298 | 203 | 0 | 0 | 13 |  |  | 7
2020-04-03 | A57906 | 1 | 고탄소 | AE1055LS |  | Al 탈산 | B | 37 | 2 | 54800 | 79.45 | A | A | A |  | 1 | 1 |  | 1520 | 1553 | 5200 |  |  | 5200 | 51.22 | 12 | 101532 | 1595 |  | Y | 42 | 33 |  |  | A57903 |  |  |  |  | 정용태 | 2 |  |  | Y |  |  |  | 101.05 | 13-6 | 320.12 | 0 | A |  | 1595 | 3 | 0.25 | 1553 | 1.17 | 69 | 27 | 234 | 3:54 | 25 | 25 | 103 | 0 |  | 0 |  |  | N2 | 2020-04-03 19:02 | 2020-04-03 19:32 | 30 | 2020-04-03 19:00 | 32 | [14 empty] | 0 | 171.94 | [23 empty] | 0.11 | 0 | A | [9 empty] | 0 | 0 | 798 | 23 | 0 | 0 | 0 | 447 | 0 | 300 | 0 | 0 | 0 | 48
2020-04-03 | B57792 | 2 | 중탄소 | SBMA75 | TUNDISH교체전 | Al 탈산 | B | 30 | 5 | 54950 | 88.93 | A | A |  | A | 1 |  | 1 | 1540 | 1556 | 6000 |  |  | 6000 | 67.21 | 12 | 89276 | 1635 |  | Y | 48 | 30 |  |  | B57789 | 05 |  |  |  | 임현진 | 2 |  |  |  |  | N |  |  |  | 0 | 318.26 | A |  | 1616 | 1 | 0.13 | 1559 | 1.63 | 68 | 29 | 242 | 4:02 | 18 | 19 | 0 | 0 |  | 0 | 0 |  | N2 | 2020-04-03 19:14 | 2020-04-03 19:39 | 25 | 2020-04-03 19:03 | 35 |  |  |  |  | N | [8 empty] | 4.5 | 0 | 10.44 | [23 empty] | 0.09 | 0.09 | A | [9 empty] | 39 | 0 | 515 | 0 | 0 | 216 | 0 | 500 | 0 | 209 | 0 | 0 | 0 | 55
2020-04-03 | C55262 | 3 | 중탄소 | SMN649M | 연주종료 | Al 탈산 | T | 15 | 41 | 49000 | 88.33 | A | A | A |  | 1 |  | 1 | 1535 | 1569 | 6100 |  |  | 6100 | 65.57 | 35 | 93030 | 1626 |  | Y | 42 | 35 | [7 empty] | 도주용 | 2 |  | N |  |  | Y | 4 | 96.5 | 12-2 | 323.39 | 0 | A |  | 1607 | 2 | 0.48 | 1550 | 1.5 | 66 | 33 | 354 | 5:54 | 10 | 12 | 0 | 0 |  | 0 |  |  | N2 | 2020-04-03 19:41 |  | 25 | 2020-04-03 19:32 | 34 |  |  |  |  | Y | [5 empty] | N |  |  | 5 | 8.05 | 0 | [23 empty] | 0 | 0 | A | [9 empty] | 100 | 0 | 1624 | 0 | 0 | 0 | 0 | 603 | 0 | 301 | 0 | 0 | 0 | 18 |  |  | 7
2020-04-03 | A57907 | 1 | 고탄소 | AE1055LS |  | Al 탈산 | B | 36 | 18 | 53600 | 83.33 | A | A | A |  | 1 | 1 |  | 1520 | 1564 | 4500 |  |  | 4500 | 44.32 | 12 | 101532 | 1595 |  | Y | 41 | 29 |  |  | A57904 |  |  |  |  | 정용태 | 3 |  |  | Y |  |  |  | 99.85 | 13-1 | 189.23 | 0 | A |  | 1595 | 3 | 0.25 | 1548 | 1.15 | 64 | 33 | 252 | 4:12 | 25 | 25 | 104 | 0 |  | 0 |  |  | N2 | 2020-04-03 20:06 | 2020-04-03 20:31 | 25 | 2020-04-03 20:05 | 26 | [14 empty] | 0 | 211.23 | [23 empty] | 1.27 | 0 | A | [9 empty] | 18 | 0 | 797 | 25 | 0 | 0 | 0 | 547 | 0 | 447 | 0 | 0 | 0 | 50
2020-04-03 | B57793 | 2 | 중탄소 | SMN443H | TUNDISH교체 | Al 탈산 | B | 11 | 20 | 52850 | 107.55 | A | A |  | A | 1 |  | 1 | 1540 | 1566 | 8500 |  |  | 8500 | 93.22 | 16 | 91184 | 1676 |  | Y | 51 | 41 |  |  | B57790 | 05 |  |  |  | 박용우 | 2 |  |  |  |  | N |  | 105.35 | 13-6 | 216.89 | 0 | A |  | 1659 | 1 | 0.11 | 1589 | 1.64 | 98 | 45 | 254 | 4:14 | 18 | 20 | 0 | 0 |  | 0 | 0 |  | AR | 2020-04-03 20:35 | 2020-04-03 21:00 | 25 | 2020-04-03 20:15 | 45 |  |  |  |  | N | 호이스트 고장 | [7 empty] | 4 | 9.77 | 0 | [16 empty] | 1.2 |  |  | 2.19 | 2.13 |  |  | 0.12 | 0.12 | A | [9 empty] | 122 | 0 | 910 | 0 | 0 | 191 | 0 | 1000 | 0 | 515 | 0 | 0 | 0 | 42 |  |  | 9 |  | 1
2020-04-03 | C55263 | 3 | 중탄소 | SMN649M | TUNDISH교체전 | Al 탈산 | T | 29 | 75 | 47750 | 92.62 | A | A | A |  | 1 |  | 1 | 1535 | 1550 | 6400 |  |  | 6400 | 65.08 | 37 | 98346 | 1619 |  | Y | 60 | 34 |  |  | C55260 | 05 |  |  |  | 정종훈 | 2 |  |  | Y |  |  |  | 102.5 | 12-2 | 242 | 0 | A |  | 1550 | 2 | 0.49 | 1545 | 0.22 | 61 | 33 | 535 | 8:55 | 10 | 10 | 0 | 0 |  | 0 | 10 |  | N2 | 2020-04-03 20:57 |  | 11 | 2020-04-03 20:47 | 21 |  |  |  |  | Y | [5 empty] | N |  |  | 5 | 12.16 | 0 | [23 empty] | 0.01 | 0 | A |  |  | 6.337 | 32.696 | 48.749 | 0.513 | 7.692 | 1.49 | 1413.11 | 124 | 0 | 1786 | 0 | 0 | 0 | 0 | 592 | 0 | 299 | 200 | 0 | 0 | 6
2020-04-03 | A57908 | 1 | 고탄소 | AE1055LS |  | Al 탈산 | B | 21 | 14 | 52500 | 84.92 | A | A | A |  | 1 | 1 |  | 1520 | 1567 | 4800 |  |  | 4800 | 56.73 | 10 | 84610 | 1575 |  | Y | 42 | 30 |  |  | A57905 |  |  |  |  | 정용태 | 3 |  |  | Y |  |  |  | 100.7 | 13-3 | 182.71 | 0 | A |  | 1575 | 3 | 0.25 | 1554 | 0.5 | 70 | 37 | 281 | 4:41 | 25 | 25 | 105 | 0 |  | 0 |  |  | N2 | 2020-04-03 21:03 | 2020-04-03 21:32 | 29 | 2020-04-03 21:03 | 29 | [14 empty] | 0 | 218.18 | [23 empty] | 2.42 | 0 | A | [9 empty] | 39 | 10 | 787 | 25 | 0 | 0 | 0 | 794 | 0 | 691 | 97 | 0 | 0 | 65
2020-04-03 | B57794 | 2 | 중탄소 | SMN443H |  | Al 탈산 | B | 1 | 64 | 49400 | 114.57 | A | A |  | A | 1 |  | 1 | 1540 | 1564 | 5700 |  |  | 5700 | 62.51 | 16 | 91184 | 1655 |  | Y | 43 | 28 |  |  | B57791 | 05 |  |  |  | 박용우 | 2 | [6 empty] | 99.6 | 12-1 | 226.47 | 0 | A |  | 1628 | 1 | 0.12 | 1564 | 1.74 | 73 | 32 | 282 | 4:42 | 18 | 19 | 0 | 0 |  | 0 | 0 |  | AR | 2020-04-03 21:45 | 2020-04-03 22:04 | 19 | 2020-04-03 21:07 | 57 |  |  |  |  | N | 호이스트고장 | [7 empty] | 5.5 | 10.08 | 0 | 물량 적음 (수소측정 불가) | [18 empty] | 1.8 |  |  |  | 0.2 | 0.2 | B | [9 empty] | 0 | 0 | 501 | 0 | 0 | 306 | 0 | 1196 | 0 | 208 | 0 | 0 | 0 | 36
2020-04-03 | C55264 | 3 | 중탄소 | SMN443H |  | Al 탈산 | B | 16 | 73 | 46950 | 110.53 | A | A | C |  | 1 |  | 1 | 1535 | 1561 | 8000 |  |  | 8000 | 82.57 | 17 | 96883 | 1652 |  | N | 61 | 45 | B57793 잔강 5톤 합탕 | [14 empty] | 107.1 | 12-6 | 201.91 | 0 | A |  | 1647 | 2 | 0.49 | 1577 | 2.12 | 86 | 42 | 397 | 6:37 | 18 | 18 | 0 | 0 |  | 0 | 17 |  | AR | 2020-04-03 22:21 | 2020-04-03 23:07 | 46 | 2020-04-03 22:04 | 64 |  |  |  |  | Y | [5 empty] | N |  |  |  | 6.74 | 0 | [20 empty] | 1.22 |  |  | 0.85 | 0 | A |  |  | 6.308 | 33.347 | 47.617 | 0.282 | 7.548 | 1.427 | 1420.13 | 241 | 0 | 1084 | 0 | 0 | 0 | 0 | 400 | 0 | 300 | 0 | 0 | 0 | 25 |  |  | 5
2020-04-03 | A57909 | 1 | 고탄소 | AE1055LS |  | Al 탈산 | B | 22 | 8 | 53100 | 82.55 | A | A | A |  | 1 | 1 |  | 1520 | 1550 | 5700 |  |  | 5700 | 56.14 | 12 | 101532 | 1580 |  | Y | 42 | 35 |  |  | A57906 |  |  |  |  | 정용태 | 2 |  |  | Y |  |  |  | 106.9 | 14-1 | 223.44 | 0 | A |  | 1580 | 3 | 0.25 | 1560 | 0.5 | 76 | 38 | 228 | 3:48 | 25 | 25 | 106 | 0 |  | 0 |  |  | N2 | 2020-04-03 21:57 | 2020-04-03 22:31 | 33 | 2020-04-03 21:57 | 34 |  |  |  |  | Y |  |  |  | Y | [5 empty] | 0 | 205.59 | [23 empty] | 3.49 | 0 | A | [9 empty] | 0 | 0 | 715 | 24 | 0 | 0 | 0 | 831 | 0 | 745 | 127 | 0 | 0 | 58
2020-04-03 | A57910 | 1 | 고탄소 | AE1055LS |  | Al 탈산 | B | 37 | 3 | 53500 | 78.78 | A | C | C |  | 1 | 1 |  | 1520 | 1543 | 5000 |  |  | 5000 | 49.25 | 12 | 101532 | 1589 |  | Y | 43 | 30 | [17 empty] | 0 | 218.21 | A |  | 1589 | 3 | 0.25 | 1554 | 1 | 70 | 31 | 284 | 4:44 | 25 | 25 | 107 | 0 |  | 0 |  |  | N2 | 2020-04-03 22:51 | 2020-04-03 23:35 | 44 | 2020-04-03 22:50 | 45 |  |  |  |  | Y |  |  |  | Y | [5 empty] | 0 | 145.32 | [23 empty] | 13.99 | 0 | A | [9 empty] | 63 | 0 | 821 | 21 | 0 | 0 | 0 | 514 | 0 | 451 | 0 | 0 | 0 | 29
2020-04-03 | C55265 | 3 | 고탄소 | AE1055LS |  | Al 탈산 | B | 35 | 75 | 48900 | 71.92 | A | C | C |  | 2 | 1 |  | 1530 | 1599 | 1500 | 6900 |  | 8400 | 82.73 | 12 | 101532 | 1608 |  | Y | 31 | 10 |  | Y |  | 05 |  |  |  |  | 2 |  |  | Y |  | Y |  | 111.1 | 12-10 | 0 | 116.79 | A |  | 1608 | 3 | 0.27 | 1575 | 0.83 | 91 | 49 | 329 | 5:29 | 25 | 27 | 108 | 0 |  | 0 |  |  | N2 | 2020-04-03 23:45 | 2020-04-04 00:34 | 49 | 2020-04-03 23:44 | 50 |  |  |  |  | Y |  |  |  | Y | [5 empty] | 0 | 313.52 | [23 empty] | 18.12 | 0 | B | [9 empty] | 0 | 0 | 186 | 16 | 0 | 0 | 0 | 654 | 0 | 431 | 0 | 0 | 0 | 72
2020-04-03 | B57795 | 2 | 중탄소 | SMN443H |  | Al 탈산 | B | 33 | 83 | 48000 | 103.42 | C | C |  | C | 1 |  | 1 | 1540 | 1585 | 6700 |  |  | 6700 | 69.16 | 17 | 96883 | 1645 | 367 | N | 50 | 32 |  |  | B57793 | 05 |  |  |  | 임현진 | 2 |  |  | Y |  | Y |  | 107 | 12-4 | 237.34 | 0 | A |  | 1617 | 1 | 0.17 | 1557 | 1.27 | 66 | 31 | 491 | 8:11 | 18 | 18 | 0 | 0 |  | 0 | 0 |  | AR | 2020-04-03 23:51 | 2020-04-04 00:19 | 27 | 2020-04-03 23:39 | 40 |  |  |  |  | N | 호이스트고장 | [7 empty] | 4.7 | 10.35 | 0 | [20 empty] | 0.92 |  |  | 0.07 | 0.07 | A | [9 empty] | 0 | 0 | 835 | 0 | 0 | 171 | 0 | 1009 | 0 | 414 | 149 | 0 | 0 | 15 |  |  | 5
2020-04-03 | C55266 | 3 | 고탄소 | AE1055LS |  | Al 탈산 | B | 15 | 42 | 48900 | 81.03 | C | C | C |  | 2 | 1 |  | 1530 | 1572 | 2200 | 5800 |  | 8000 | 78.79 | 12 | 101532 | 1587 |  | N | 37 | 15 |  | Y |  | 05 |  |  |  |  | 2 |  | Y |  |  | Y |  | 109.95 | 13-6 | 0 | 173.65 | A |  | 1587 | 3 | 0.24 | 1556 | 0.74 | 72 | 27 | 364 | 6:04 | 25 | 25 | 109 | 0 |  | 0 |  |  | N2 | 2020-04-04 00:55 | 2020-04-04 01:49 | 54 | 2020-04-04 00:53 | 57 | [14 empty] | 0 | 198.55 | [23 empty] | 0.08 | 0 | A | [9 empty] | 35 | 0 | 700 | 33 | 0 | 0 | 0 | 617 | 0 | 352 | 0 | 0 | 0 | 69
2020-04-03 | B57796 | 2 | 중탄소 | SMN443H | 잔강최소화전 | Al 탈산 | B | 30 | 6 | 55100 | 102.63 | C | C |  | C | 1 |  | 1 | 1540 | 1537 | 7500 |  |  | 7500 | 69.26 | 19 | 108281 | 1644 |  | Y | 45 | 38 | [7 empty] | 고승만 | 2 |  |  |  |  | Y |  | 99.5 | 13-3 | 290.26 | 0 | A |  | 1630 | 1 | 0.1 | 1555 | 1.51 | 64 | 25 | 508 | 8:28 | 18 | 19 | 0 | 0 | 25 | 0 | 0 |  | AR | 2020-04-04 00:59 | 2020-04-04 01:26 | 26 | 2020-04-04 00:44 | 42 |  |  |  |  | N | 호이스트고장 | [7 empty] | 4 | 10.71 | 0 | [20 empty] | 1.35 |  |  | 0.08 | 0.08 | A | [9 empty] | 90 | 0 | 661 | 0 | 0 | 193 | 0 | 652 | 0 | 203 | 0 | 0 | 0 | 46
2020-04-03 | C55267 | 3 | 중탄소 | SM48C | 연주시작 | Al 탈산 | T | 29 | 76 | 47950 | 83 | C | C | C |  | 1 |  | 1 | 1535 | 1580 | 6000 |  |  | 6000 | 66.07 | 30 | 90810 | 1640 |  | N | 42 | 35 |  |  |  | 00 |  |  |  |  | 2 |  |  |  |  | Y |  | 98.9 | 11-8 | 178.23 | 0 | A |  | 1622 | 2 | 0.5 | 1583 | 1.15 | 92 | 75 | 351 | 5:51 | 10 | 10 | 0 | 0 |  | 0 | 8 |  | N2 | 2020-04-04 01:23 |  | 27 | 2020-04-04 01:15 | 35 |  |  |  |  | Y | [5 empty] | Y |  |  |  | 6.05 | 0 | [23 empty] | 0 | 0 | A | [9 empty] | 0 | 0 | 366 | 0 | 0 | 0 | 0 | 406 | 0 | 199 | 0 | 0 | 0 | 49 |  |  | 9 |  | 1
2020-04-03 | B57797 | 2 | 중탄소 | 46MNVS6 | 잔강최소화 | Si 탈산 | B | 11 | 21 | 52700 | 99.97 | C | C |  | C | 1 |  | 1 | 1540 | 1534 | 7500 |  |  | 7500 | 81.45 | 16 | 92080 | 1655 |  | Y | 43 | 37 | [7 empty] | 고승만 | 2 |  |  |  |  | Y |  | 100 | 12-10 | 28.85 | 271.24 | A |  | 1640 | 1 | 0.12 | 1572 | 1.54 | 78 | 21 | 304 | 5:04 | 15 | 15 | 0 | 0 |  | 0 | 0 |  | N2 | 2020-04-04 02:07 | 2020-04-04 02:42 | 35 | 2020-04-04 01:46 | 56 |  |  |  |  | N | 호이스트고장 | [7 empty] | 4.3 | 7.13 | 1.02 | [23 empty] | 0.63 | 0.63 | A | [9 empty] | 63 | 0 | 288 | 0 | 0 | 0 | 0 | 499 | 0 | 101 | 0 | 0 | 0 | 26 |  |  | 7
2020-04-03 | A57911 | 1 | 고탄소 | AE1055LS | TUNDISH교체전 | Al 탈산 | B | 21 | 15 | 51100 | 79.15 | C | C | C |  | 1 | 1 |  | 1520 | 1541 | 5400 |  |  | 5400 | 60.28 | 11 | 89583 | 1589 |  | Y | 42 | 34 | [7 empty] | 박안희 | 2 |  | Y |  |  |  |  | 100.55 | 13-2 | 0.02 | 293.65 | A |  | 1589 | 3 | 0.23 | 1544 | 1.22 | 60 | 26 | 356 | 5:56 | 25 | 25 | 110 | 0 |  | 0 |  |  | N2 | 2020-04-04 02:14 | 2020-04-04 02:51 | 36 | 2020-04-04 02:14 | 37 | [14 empty] | 0 | 166.51 | [23 empty] | 2.48 | 0 | A | [9 empty] | 50 | 0 | 878 | 0 | 0 | 0 | 0 | 548 | 0 | 449 | 0 | 0 | 0 | 54
2020-04-03 | C55268 | 3 | 중탄소 | SM48C | 연주종료 | Al 탈산 | T | 16 | 74 | 46550 | 95.57 | C | C | C |  | 1 |  | 1 | 1535 | 1567 | 5400 |  |  | 5400 | 59.46 | 30 | 90810 | 1617 |  | Y | 44 | 32 | [8 empty] | 2 |  |  |  |  | Y |  | 98.4 | 11-8 | 192.55 | 0 | A |  | 1607 | 2 | 0.49 | 1562 | 1.61 | 71 | 42 | 341 | 5:41 | 10 | 10 | 0 | 0 |  | 0 | 25 |  | N2 | 2020-04-04 02:40 |  | 17 | 2020-04-04 02:15 | 42 |  |  |  |  | Y | [5 empty] | Y |  |  |  | 6.54 | 0 | [23 empty] | 0 | 0 | A | [9 empty] | 0 | 0 | 14 | 0 | 0 | 0 | 0 | 401 | 0 | 200 | 0 | 0 | 0 | 0 |  |  | 6
2020-04-03 | B57798 | 2 | 중탄소 | 46MNVS6 |  | Si 탈산 | B | 1 | 65 | 49400 | 100.48 | C | C |  | C | 1 |  | 1 | 1540 | 1525 | 7700 |  |  | 7700 | 83.62 | 16 | 92080 | 1645 |  | Y | 45 | 39 | [7 empty] | 고승만 | 2 |  |  |  |  | Y |  | 99.9 | 12-1 | 0 | 339.11 | A |  | 1632 | 1 | 0.15 | 1570 | 1.5 | 76 | 31 | 387 | 6:27 | 15 | 15 | 0 | 0 |  | 0 | 0 |  | N2 | 2020-04-04 03:09 | 2020-04-04 03:36 | 27 | 2020-04-04 02:47 | 49 |  |  |  |  | N | 호이스트고장 | [7 empty] | 5 | 8.12 | 0 | [23 empty] | 0.22 | 0.22 | A | [9 empty] | 50 | 0 | 359 | 0 | 0 | 0 | 0 | 556 | 0 | 310 | 0 | 0 | 0 | 10 |  |  | 5
2020-04-03 | A57912 | 1 | 저탄소 | BP-SCM415HS | TUNDISH교체 | Al 탈산 | B | 36 | 19 | 52600 | 88.67 | C | C | C |  | 1 | 1 |  | 1540 | 1556 | 8400 |  |  | 8400 | 99.28 | 10 | 84610 | 1638 |  | Y | 54 | 45 | [7 empty] | 박안희 | 2 |  |  | Y |  |  |  | 106.1 | 13-7 | 0 | 304.49 | A |  | 1638 | 3 | 0.24 | 1600 | 1.15 | 87 | 24 | 295 | 4:55 | 13 | 20 | 111 | 0 |  | 0 |  |  | N2 | 2020-04-04 03:27 | 2020-04-04 04:12 | 45 | 2020-04-04 03:26 | 47 | [14 empty] | 0 | 185.8 | [19 empty] | 1.52 |  |  |  | 4.06 | 0 | A | [9 empty] | 270 | 1368 | 0 | 16 | 0 | 0 | 0 | 296 | 0 | 299 | 0 | 0 | 0 | 14 |  |  |  |  | 1
2020-04-03 | C55269 | 3 | 중탄소 | SM48C | 연주종료 | Al 탈산 | T | 33 | 84 | 47650 | 89.43 | C | C | C |  | 1 |  | 1 | 1535 | 1578 | 5000 |  |  | 5000 | 52 | 35 | 96145 | 1628 |  | Y | 41 | 30 | [8 empty] | 2 |  |  |  |  | Y |  | 100.25 | 11-8 | 127.29 | 0 | A |  | 1604 | 2 | 0.48 | 1561 | 1.48 | 70 | 42 | 314 | 5:14 | 10 | 10 | 0 | 0 |  | 0 | 19 |  | N2 | 2020-04-04 03:36 |  | 26 | 2020-04-04 03:17 | 45 |  |  |  |  | Y | [5 empty] | Y |  |  |  | 7.32 | 0 | [23 empty] | 0 | 0 | A | [9 empty] | 0 | 0 | 291 | 0 | 0 | 0 | 0 | 495 | 0 | 201 | 0 | 0 | 0 | 80 |  |  | 6
2020-04-03 | B57799 | 2 | 중탄소 | 46MNVS6 |  | Si 탈산 | B | 22 | 9 | 54000 | 102.18 | C | C |  | C | 1 |  | 1 | 1540 | 1537 | 7800 |  |  | 7800 | 85.5 | 16 | 91232 | 1645 |  | Y | 44 | 40 | [7 empty] | 고승만 | 2 |  |  |  |  | Y |  | 99.7 | 13-3 | 0 | 247.42 | A |  | 1644 | 1 | 0.23 | 1570 | 1.67 | 76 | 28 | 347 | 5:47 | 15 | 15 | 0 | 0 |  | 0 | 0 |  | N2 | 2020-04-04 04:12 | 2020-04-04 04:33 | 21 | 2020-04-04 03:49 | 43 |  |  |  |  | N | 호이스트고장 | [7 empty] | 5 | 7.33 | 0 | [23 empty] | 0.36 | 0.36 | A | [9 empty] | 94 | 0 | 331 | 0 | 0 | 0 | 0 | 451 | 0 | 103 | 0 | 0 | 0 | 66 |  |  | 5
2020-04-03 | A57913 | 1 | 저탄소 | BP-SCM415HS |  | Al 탈산 | B | 37 | 4 | 54300 | 86.08 | C | C | C |  | 1 | 1 |  | 1540 | 1524 | 8600 |  |  | 8600 | 84.7 | 12 | 101532 | 1621 |  | Y | 53 | 47 | C%성분 많이 나와 C55270에 처리 | [6 empty] | 박안희 | 2 |  |  | N | [5 empty] | 0 | 103.41 | A |  | 1621 | 3 | 0.25 | 1591 | 0.94 | 78 | 29 | 279 | 4:39 | 13 | 17 | 112 | 0 |  | 0 |  |  | N2 | 2020-04-04 04:29 | 2020-04-04 05:10 | 41 | 2020-04-04 04:27 | 43 |  |  |  |  | Y |  |  |  | Y | [5 empty] | 0 | 205.77 | [23 empty] | 0 | 0.02 | A | [9 empty] | 125 | 1242 | 0 | 0 | 0 | 0 | 0 | 1020 | 0 | 758 | 0 | 0 | 0 | 5 |  |  | 7
2020-04-03 | C55270 | 3 | 중탄소 | SM48C | 연주종료 | Al 탈산 | T | 35 | 76 | 46700 | 92.7 | C | C | C |  | 1 |  | 1 | 1535 | 1529 | 7400 |  |  | 7400 | 67.35 | 40 | 109880 | 1605 |  | Y | 51 | 39 | BM1-7톤 합탕 |  |  | 05 |  |  |  |  | 2 |  | Y |  |  | Y |  | 106.35 | 12-5 | 179.37 | 0 | A |  | 1600 | 2 | 0.48 | 1556 | 1.42 | 65 | 33 | 325 | 5:25 | 10 | 10 | 0 | 0 |  | 0 | 12 |  | N2 | 2020-04-04 04:45 |  | 24 | 2020-04-04 04:33 | 36 |  |  |  |  | Y | [5 empty] | N |  |  |  | 7.41 | 0 | [23 empty] | 0 | 0 | A | [9 empty] | 0 | 0 | 306 | 0 | 0 | 0 | 0 | 400 | 0 | 200 | 0 | 0 | 0 | 91 |  |  | 5
2020-04-03 | B57800 | 2 | 중탄소 | 46MNVS6 |  | Si 탈산 | B | 30 | 7 | 55050 | 105.08 | C | C |  | C | 1 |  | 1 | 1540 | 1545 | 7800 |  |  | 7800 | 84.71 | 16 | 92080 | 1635 |  | Y | 48 | 40 |  |  | B57797 | 05 |  |  |  | 고승만 | 2 |  |  | Y |  | Y |  | 106.95 | 14-1 | 0 | 319.8 | A |  | 1629 | 1 | 0.15 | 1569 | 1.32 | 75 | 35 | 401 | 6:41 | 15 | 15 | 0 | 0 |  | 0 | 0 |  | N2 | 2020-04-04 05:14 | 2020-04-04 05:27 | 13 | 2020-04-04 04:54 | 33 |  |  |  |  | N | 호이스트고장 | [7 empty] | 3 | 9.01 | 0 | [23 empty] | 0.21 | 0.21 | B | [9 empty] | 87 | 0 | 357 | 0 | 0 | 0 | 0 | 448 | 0 | 102 | 0 | 0 | 0 | 70 |  |  | 5
2020-04-03 | A57914 | 1 | 저탄소 | BP-SCM415HS |  | Al 탈산 | B | 15 | 43 | 48700 | 76.37 | C | C | C |  | 1 | 1 |  | 1540 | 1554 | 6700 |  |  | 6700 | 65.99 | 12 | 101532 | 1618 |  | Y | 46 | 37 | [7 empty] | 박안희 | 2 |  |  | Y |  |  |  | 106.9 | 13-3 | 0 | 152.3 | A |  | 1618 | 3 | 0.26 | 1591 | 0.9 | 78 | 37 | 268 | 4:28 | 13 | 18 | 113 | 0 |  | 0 |  |  | N2 | 2020-04-04 05:21 | 2020-04-04 06:04 | 43 | 2020-04-04 05:20 | 44 |  |  |  |  | Y |  |  |  | Y | [5 empty] | 0 | 233.49 | [23 empty] | 1 | 0.49 | A | [9 empty] | 283 | 1186 | 0 | 0 | 0 | 0 | 0 | 494 | 0 | 447 | 0 | 0 | 0 | 21
2020-04-03 | C55271 | 3 | 중탄소 | SM48C | 연주종료 | Al 탈산 | T | 29 | 77 | 47900 | 74.05 | C | C | C |  | 1 |  | 1 | 1535 | 1556 | 5500 |  |  | 5500 | 55.62 | 36 | 98892 | 1618 |  | Y | 44 | 30 |  |  |  | 05 |  |  |  |  | 2 |  | Y |  |  | Y |  | 108.4 | 12-7 | 137.05 | 0 | A |  | 1607 | 2 | 0.49 | 1564 | 1.95 | 73 | 34 | 348 | 5:48 | 10 | 10 | 0 | 0 |  | 0 | 7 |  | N2 | 2020-04-04 05:38 |  | 42 | 2020-04-04 05:31 | 49 |  |  |  |  | Y | [5 empty] | N |  |  |  | 8.22 | 0 | [23 empty] | 0.8 | 0 | A | [9 empty] | 18 | 0 | 390 | 0 | 0 | 0 | 0 | 405 | 0 | 200 | 0 | 0 | 0 | 35
2020-04-03 | B57801 | 2 | 중탄소 | 46MNVS6 | TUNDISH교체전 | Si 탈산 | B | 11 | 22 | 52750 | 103.03 | C | C |  | D | 1 |  | 1 | 1540 | 1567 | 6900 |  |  | 6900 | 85.64 | 14 | 80570 | 1636 |  | Y | 45 | 36 |  |  | B57798 | 05 |  |  |  | 고승만 | 2 |  |  | Y |  | Y |  | 103.45 | 13-4 | 0 | 297.91 | A |  | 1622 | 1 | 0.17 | 1557 | 0 | 63 | 32 | 351 | 5:51 | 15 | 15 | 0 | 0 | 100 | 0 | 0 |  | N2 | 2020-04-04 06:19 | 2020-04-04 06:29 | 10 | 2020-04-04 05:58 | 31 |  |  |  |  | N | 호이스트고장 | [8 empty] | 13.78 | 0 | [23 empty] | 0.17 | 0.17 | A | [9 empty] | 92 | 0 | 337 | 0 | 0 | 0 | 0 | 644 | 0 | 102 | 0 | 0 | 0 | 22 |  |  | 5
2020-04-03 | A57915 | 1 | 저탄소 | BP-SCM415HS |  | Al 탈산 | B | 21 | 16 | 52700 | 79.63 | C | D | D |  | 1 | 1 |  | 1540 | 1546 | 7000 |  |  | 7000 | 82.73 | 10 | 84610 | 1612 |  | Y | 56 | 38 | [7 empty] | 박안희 | 2 |  |  | Y |  |  |  | 102.3 | 13-4 | 0 | 219.66 | A |  | 1612 | 3 | 0.25 | 1589 | 1.1 | 76 | 34 | 275 | 4:35 | 13 | 15 | 114 | 0 |  | 0 |  |  | N2 | 2020-04-04 06:29 | 2020-04-04 06:59 | 30 | 2020-04-04 06:26 | 34 |  |  |  |  | Y |  |  |  | Y | [5 empty] | 0 | 130.35 | [23 empty] | 0 | 0 | B | [9 empty] | 158 | 1073 | 0 | 0 | 0 | 0 | 0 | 619 | 0 | 450 | 0 | 0 | 0 | 0
2020-04-03 | C55272 | 3 | 중탄소 | SM45CB | 연주종료 | Si 탈산 | T | 16 | 75 | 47000 | 78.02 | C | D | D |  | 1 |  | 1 | 1535 | 1535 | 4800 |  |  | 4800 | 49.92 | 35 | 96145 | 1597 |  | N | 43 | 30 |  |  |  | 05 |  |  |  |  | 2 |  | Y |  |  |  |  | 100.25 | 11-10 | 68.72 | 0 | A |  | 1592 | 2 | 0.49 | 1562 | 1.36 | 69 | 28 | 223 | 3:43 | 7 | 7 | 0 | 0 |  | 0 | 10 |  | N2 | 2020-04-04 06:48 |  | 37 | 2020-04-04 06:35 | 50 |  |  |  |  | Y | [5 empty] | N |  |  |  | 6.27 | 0 | [23 empty] | 0.68 | 0 | A | [9 empty] | 0 | 0 | 764 | 0 | 0 | 0 | 0 | 546 | 0 | 200 | 0 | 0 | 0 | 0
2020-04-03 | B57802 | 2 | 저탄소 | 25MOCRS4HM3 | TUNDISH교체 | Si 탈산 | B | 1 | 66 | 49550 | 124.72 | C | D |  | D | 1 |  | 1 | 1555 | 1534 | 11800 |  |  | 11800 | 130.77 | 13 | 90238 | 1685 |  | Y | 69 | 57 |  |  | B57799 | 05 |  |  |  | 고승만 | 2 |  |  | Y |  | Y |  | 98.65 | 11-10 | 0 | 299 | A |  | 1670 | 1 | 0.17 | 1594 | 0 | 86 | 43 | 338 | 5:38 | 18 | 20 | 0 | 0 |  | 0 | 0 |  | N2 VD도착 N% 1. 190PPM ↓ N2 2. 190PPM ↑ AR | 2020-04-04 07:39 | 2020-04-04 07:50 | 11 | 2020-04-04 07:22 | 28 |  |  |  |  | N | [8 empty] | 4 | 0 | 23.11 | 작업시간이 쫓겨 수소 측정 못함 | [18 empty] | 1.76 |  |  |  | 0.21 | 0.21 | A | [9 empty] | 291 | 837 | 33 | 0 | 0 | 0 | 0 | 804 | 0 | 0 | 0 | 0 | 0 | 0 |  |  | 7 |  | 1
2020-04-04 | A57916 | 1 | 저탄소 | BP-SCM415HS |  | Al 탈산 | B | 36 | 20 | 53200 | 68.23 | D | D | D |  | 1 | 1 |  | 1540 | 1557 | 5800 |  |  | 5800 | 57.12 | 12 | 101532 | 1631 |  | Y | 41 | 32 | [7 empty] | 김덕진 | 2 |  |  | Y | [5 empty] | 0 | 173.53 | A |  | 1631 | 3 | 0.28 | 1588 | 1.59 | 75 | 38 | 291 | 4:51 | 13 | 15 | 115 | 0 |  | 0 |  |  | N2 | 2020-04-04 07:23 | 2020-04-04 07:56 | 33 | 2020-04-04 07:23 | 34 |  |  |  |  | Y |  |  |  | Y | [5 empty] | 0 | 201.59 | [23 empty] | 1.1 | 0 | A | [9 empty] | 96 | 1269 | 0 | 21 | 0 | 0 | 0 | 396 | 0 | 298 | 53 | 0 | 0 | 0
2020-04-04 | C55273 | 3 | 중탄소 | SM45CB | 연주종료 | Si 탈산 | T | 33 | 85 | 47600 | 81.47 | D | D | D |  | 1 |  | 1 | 1535 | 1521 | 5500 |  |  | 5500 | 58.89 | 34 | 93398 | 1603 |  | Y | 41 | 30 |  |  |  | 05 |  |  |  | 박지웅 | 3 |  | Y |  |  | Y |  | 102.1 | 11-10 | 101.76 | 0 | A |  | 1591 | 2 | 0.5 | 1552 | 1.5 | 59 | 26 | 393 | 6:33 | 7 | 7 | 0 | 0 |  | 0 | 10 |  | N2 | 2020-04-04 07:56 |  | 36 | 2020-04-04 07:41 | 51 |  |  |  |  | Y | [5 empty] | Y |  |  |  | 6.78 | 0 | [23 empty] | 0.66 | 0 | A | [9 empty] | 0 | 0 | 700 | 0 | 0 | 0 | 0 | 558 | 0 | 0 | 0 | 0 | 0 | 31
2020-04-04 | B57803 | 2 | 저탄소 | 25MOCRS4HM3 |  | Si 탈산 | B | 22 | 10 | 0 | 105.88 | D | D |  | D | 1 |  | 1 | 1555 | 1565 | 8900 |  |  | 8900 | 89.14 | 17 | 99841 | 1645 |  | Y | 52 | 44 |  |  | B57800 | 05 |  |  |  | 김익규 | 2 |  |  | Y |  | Y |  | 157.8 |  | 0 | 216.77 | A |  | 1639 | 1 | 0.24 | 1566 | 0 | 58 | 28 | 332 | 5:32 | 18 | 18 | 0 | 0 |  | 0 | 0 |  | N2 VD도착 N% 1. 190PPM ↓ N2 2. 190PPM ↑ AR | 2020-04-04 08:45 | 2020-04-04 08:50 | 6 | 2020-04-04 08:27 | 23 |  |  |  |  | N | [8 empty] | 4 | 0 | 14.43 | 작업시간 부족하여 수소 측정 실시 못함. | [22 empty] | 0.19 | 0.19 | A | [9 empty] | 1275 | 0 | 41 | 0 | 0 | 0 | 0 | 756 | 0 | 0 | 0 | 0 | 0 | 10 |  |  | 5 | 0
2020-04-04 | A57917 | 1 | 저탄소 | BP-SCM415HS |  | Al 탈산 | B | 37 | 5 | 52000 | 69.55 | D | D | D |  | 1 | 1 |  | 1540 | 1557 | 5500 |  |  | 5500 | 54.17 | 12 | 101532 | 1627 |  | Y | 42 | 28 | [7 empty] | 김덕진 | 2 |  |  | Y |  |  |  | 106.85 | 14-2 | 0 | 174.74 | A |  | 1627 | 3 | 0.26 | 1586 | 1.58 | 73 | 38 | 256 | 4:16 | 13 | 15 | 116 | 0 |  | 0 |  |  | N2 | 2020-04-04 08:23 | 2020-04-04 08:52 | 29 | 2020-04-04 08:22 | 30 |  |  |  |  | Y |  |  |  | Y | [5 empty] | 0 | 189.7 | [23 empty] | 2.23 | 0 | A | [9 empty] | 304 | 1067 | 0 | 15 | 0 | 0 | 0 | 396 | 0 | 299 | 52 | 0 | 0 | 0
2020-04-04 | C55274 | 3 | 중탄소 | SM45CB | 연주종료 | Si 탈산 | T | 35 | 77 | 46750 | 67.5 | D | D | D |  | 1 |  | 1 | 1535 | 1519 | 5600 |  |  | 5600 | 56.63 | 36 | 98892 | 1597 |  | Y | 43 | 30 |  |  |  | 05 |  |  |  | 박지웅 | 3 |  | Y |  |  | Y |  | 102.3 | 12-1 | 66.77 | 0 | A |  | 1589 | 2 | 0.5 | 1555 | 1.7 | 62 | 24 | 369 | 6:09 | 7 | 7 | 0 | 0 |  | 0 |  |  | N2 | 2020-04-04 09:01 |  | 39 | 2020-04-04 08:56 | 44 | [14 empty] | 6.46 | 0 | [23 empty] | 1.77 | 0 | A | [9 empty] | 0 | 0 | 737 | 0 | 0 | 0 | 0 | 553 | 0 | 0 | 0 | 0 | 0 | 40
2020-04-04 | B57804 | 2 | 저탄소 | 25MOCRS4HM3 |  | Si 탈산 | B | 30 | 8 | 56100 | 109.58 | D | D | D |  | 1 |  | 1 | 1555 | 1567 | 8500 |  |  | 8500 | 90.46 | 16 | 93968 | 1645 | 364 | Y | 47 | 38 |  |  | B57801 | 05 |  |  |  | 김익규 | 2 |  |  | Y |  | Y |  | 100.5 | 13-4 | 0 | 232.21 | A |  | 1634 | 2 | 0.49 | 1569 | 1.8 | 61 | 25 | 371 | 6:11 | 18 | 18 | 0 | 0 |  | 0 | 0 |  | N2 VD도착 N% 1. 190PPM ↓ N2 2. 190PPM ↑ AR | 2020-04-04 09:52 | 2020-04-04 10:00 | 8 | 2020-04-04 09:32 | 28 | [14 empty] | 7.06 | 13.75 | [23 empty] | 0.22 | 0.22 | A | [9 empty] | 1261 | 132 | 0 | 40 | 0 | 0 | 0 | 821 | 0 | 0 | 0 | 0 | 0 | 0 |  |  | 5 | 0
2020-04-04 | A57918 | 1 | 저탄소 | BP-SCM415HS |  | Al 탈산 | B | 15 | 44 | 47000 | 68.48 | D | D | D |  | 1 | 1 |  | 1540 | 1561 | 5200 |  |  | 5200 | 51.22 | 12 | 101532 | 1622 |  | Y | 39 | 28 | [7 empty] | 김덕진 | 2 |  |  | Y |  |  |  | 105.75 | 13-1 | 0 | 210.97 | A |  | 1622 | 3 | 0.29 | 1589 | 1.14 | 76 | 39 | 270 | 4:30 | 13 | 15 | 117 | 0 |  | 0 |  |  | N2 | 2020-04-04 09:23 | 2020-04-04 09:50 | 27 | 2020-04-04 09:22 | 28 |  |  |  |  | Y |  |  |  | Y | [5 empty] | 0 | 213.04 | [23 empty] | 3.36 | 0 | A | [9 empty] | 900 | 552 | 0 | 21 | 0 | 0 | 0 | 395 | 0 | 298 | 53 | 0 | 0 | 8
2020-04-04 | C55275 | 3 | 중탄소 | SM45CB | 연주종료 | Si 탈산 | T | 29 | 78 | 47700 | 72.97 | D | D | D |  | 1 |  | 1 | 1535 | 1565 | 5700 |  |  | 5700 | 62.88 | 33 | 90651 | 1608 |  | Y | 43 | 31 |  |  |  | 05 |  |  |  | 박지웅 | 3 |  | Y |  |  | Y |  | 99.25 | 11-8 | 31.63 | 0 | A |  | 1594 | 2 | 0.49 | 1561 | 1.38 | 68 | 28 | 306 | 5:06 | 7 | 7 | 0 | 0 |  | 0 | 10 |  | N2 | 2020-04-04 10:15 |  | 32 | 2020-04-04 10:08 | 39 |  |  |  |  | Y | [5 empty] | Y |  |  |  | 7.18 | 0 | [23 empty] | 1.77 | 0 | A | [9 empty] | 0 | 0 | 728 | 0 | 0 | 0 | 0 | 524 | 0 | 0 | 0 | 0 | 0 | 23
2020-04-04 | B57805 | 2 | 저탄소 | 25MOCRS4HM3 |  | Si 탈산 | B | 11 | 23 | 52800 | 73.28 | D | D | D |  | 1 | 1 |  | 1555 | 1557 | 4900 |  |  | 4900 | 48.62 | 15 | 100785 | 1617 |  | Y | 38 | 28 |  |  | B57802 | 05 |  |  |  | 김익규 | 3 |  |  | Y |  | Y |  | 105.45 | 13-6 | 0.45 | 249.7 | A |  | 1617 | 3 | 0.27 | 1569 | 1.41 | 61 | 15 | 245 | 4:05 | 18 | 18 | 118 | 0 |  | 0 |  |  | N2 VD도착 N% 1. 190PPM ↓ N2 2. 190PPM ↑ AR | 2020-04-04 10:20 | 2020-04-04 11:06 | 46 | 2020-04-04 10:17 | 49 |  |  |  |  | Y |  |  |  | Y | [5 empty] | 78.55 | 122.71 | [23 empty] | 0 | 0 | A | [9 empty] | 1275 | 24 | 229 | 52 | 0 | 124 | 0 | 887 | 0 | 0 | 0 | 0 | 0 | 19 |  |  |  | 0
2020-04-04 | A57919 | 1 | 저탄소 | BP-SCM415HS | TUNDISH교체전 | Al 탈산 | B | 21 | 17 | 51000 | 86.22 | D | D | D |  | 1 | 1 |  | 1540 | 1535 | 6500 |  |  | 6500 | 72.88 | 12 | 89191 | 1618 |  | Y | 61 | 35 | [7 empty] | 김덕진 | 2 |  |  | Y |  |  |  | 0 | 10-1 | 0 | 289.56 | A |  | 0 | 3 | 0.27 | 1589 | -83.63 | 76 | 47 | 218 | 3:38 | 13 | 13 | 119 | 0 |  | 0 |  |  | N2 | 2020-04-04 10:40 | 2020-04-04 10:54 | 15 | 2020-04-04 10:39 | 15 |  |  |  |  | Y |  |  |  | Y | [5 empty] | 0 | 122.64 | [23 empty] | 3.24 | 0 | A | [9 empty] | 314 | 1084 | 0 | 33 | 0 | 0 | 0 | 297 | 0 | 299 | 50 | 0 | 0 | 0
2020-04-04 | C55276 | 3 | 중탄소 | SM45CB | 연주종료 | Si 탈산 | T | 16 | 76 | 47300 | 60.92 | D | D | D |  | 1 |  | 1 | 1535 | 1571 | 5300 |  |  | 5300 | 42.88 | 45 | 123615 | 1611 |  | Y | 42 | 27 |  |  |  | 05 |  |  |  | 박지웅 | 3 |  | Y |  |  | Y |  | 99.05 | 11-8 | 71.98 | 0 | A |  | 1599 | 2 | 0.51 | 1565 | 2.13 | 72 | 30 | 323 | 5:23 | 7 | 7 | 0 | 0 |  | 0 | 10 |  | N2 | 2020-04-04 11:08 |  | 45 | 2020-04-04 11:05 | 48 |  |  |  |  | Y | [5 empty] | Y |  |  |  | 1.39 | 0 | [23 empty] | 0.12 | 0 | A | [9 empty] | 0 | 0 | 773 | 0 | 0 | 0 | 0 | 555 | 0 | 0 | 0 | 0 | 0 | 24
2020-04-04 | B57806 | 2 | 저탄소 | 25MOCRS4HM3 |  | Si 탈산 | B | 1 | 67 | 0 | 122.58 | D | D | D |  | 1 |  | 1 | 1555 | 1575 | 8300 |  |  | 8300 | 95.95 | 11 | 86504 | 1655 |  | Y | 48 | 37 |  |  | B57803 | 05 |  |  |  | 김익규 | 3 |  |  | Y |  |  |  | 153.3 |  | 0 | 270.47 | A |  | 1643 | 2 | 0.48 | 1570 | 1.73 | 62 | 26 | 387 | 6:27 | 18 | 18 | 0 | 0 |  | 0 | 0 |  | N2 VD도착 N% 1. 190PPM ↓ N2 2. 190PPM ↑ AR | 2020-04-04 12:10 | 2020-04-04 12:13 | 3 | 2020-04-04 11:39 | 34 | [14 empty] | 0.89 | 9.18 | [23 empty] | 0.14 | 0.14 | B | [9 empty] | 1177 | 20 | 0 | 20 | 0 | 0 | 0 | 1398 | 0 | 0 | 0 | 0 | 0 | 10 |  |  | 5
2020-04-04 | A57920 | 1 | 중탄소 | SM48CH | TUNDISH교체 | Si 탈산 | B | 36 | 21 | 53100 | 74.35 | D | D | D |  | 1 | 2 |  | 1530 | 1535 | 5900 |  |  | 5900 | 69.73 | 10 | 84610 | 1630 |  | N | 39 | 30 | [7 empty] | 김덕진 | 2 | 첫번째 은사 투입중 상부노즐 열간보수재 덩어리 투입됨(레들반 연락하고 공정/시간 관계상 전기로 투입) | Y | N |  |  |  | 96.55 | 12-6 | 0.34 | 230.72 | A |  | 1630 | 3 | 0.25 | 1585 | 1.29 | 94 | 33 | 241 | 4:01 | 16 | 20 | 120 | 0 |  | 0 |  |  | N2 | 2020-04-04 11:31 | 2020-04-04 12:19 | 48 | 2020-04-04 11:31 | 48 |  |  |  |  | Y |  |  |  | Y | [5 empty] | 0 | 235.35 | [19 empty] | 2.11 |  |  |  | 4.25 | 0 | A | [9 empty] | 0 | 0 | 712 | 33 | 0 | 0 | 0 | 197 | 0 | 199 | 0 | 0 | 0 | 34 |  |  |  |  | 1
2020-04-04 | B57807 | 2 | 저탄소 | 25MOCRS4HM3 |  | Si 탈산 | B | 22 | 11 | 52800 | 77.97 | D | D | D |  | 1 | 1 |  | 1555 | 1597 | 5100 |  |  | 5100 | 47.8 | 16 | 106696 | 1625 |  | Y | 37 | 31 |  |  | B57804 | 05 |  |  |  | 김익규 | 2 |  |  | Y |  | N |  |  |  | 0 | 127.44 | A |  | 1625 | 3 | 0.27 | 1579 | 1.12 | 71 | 25 | 236 | 3:56 | 18 | 18 | 121 | 0 |  | 0 | 0 |  | N2 VD도착 N% 1. 190PPM ↓ N2 2. 190PPM ↑ AR | 2020-04-04 12:25 | 2020-04-04 13:18 | 53 | 2020-04-04 12:25 | 54 |  |  |  |  | Y |  |  |  | Y | [5 empty] | 56.55 | 184.82 | [23 empty] | 6.01 | 4.53 | A | [9 empty] | 706 | 297 | 0 | 36 | 0 | 148 | 0 | 556 | 0 | 0 | 0 | 0 | 0 | 12
2020-04-04 | C55277 | 3 | 중탄소 | SM45C | 연주종료 | Si 탈산 | T | 33 | 86 | 47150 | 96.8 | D | D | D |  | 1 |  | 1 | 1535 | 1515 | 6600 |  |  | 6600 | 120.13 | 20 | 54940 | 1614 |  | Y | 63 | 37 | 출강중 구멍이 막혀 68톤출강함 전극 3개 하한으로 작업이 어려워 빌레트 10톤 받음 |  |  | 15 |  |  |  | 박지웅 | 3 |  | Y | Y |  |  |  | 81.65 | 10-1 | 107.42 | 0 | A |  | 1602 | 2 | 0.49 | 1553 | 2.04 | 60 | 31 | 323 | 5:23 | 10 | 10 | 0 | 0 |  | 0 | 10 |  | N2 | 2020-04-04 12:51 |  | 20 | 2020-04-04 12:41 | 30 |  |  |  |  | Y | [5 empty] | Y |  |  |  | 1.41 | 0 | [23 empty] | 0.36 | 0 | A | [9 empty] | 0 | 0 | 553 | 0 | 0 | 0 | 0 | 401 | 0 | 300 | 0 | 0 | 0 | 20 |  |  | 5
2020-04-04 | A57921 | 1 | 중탄소 | SM48CH |  | Si 탈산 | B | 37 | 6 | 55100 | 78.95 | D | D | D |  | 1 | 1 |  | 1530 | 1566 | 4200 |  |  | 4200 | 49.64 | 10 | 84610 | 1616 |  | Y | 54 | 23 | [7 empty] | 김덕진 | 2 |  | Y |  |  |  |  | 99 | 13-3 | 0.17 | 86.4 | A |  | 1616 | 3 | 0.29 | 1568 | 1.92 | 77 | 39 | 333 | 5:33 | 16 | 16 | 122 | 0 |  | 0 |  |  | N2 | 2020-04-04 12:51 | 2020-04-04 13:16 | 25 | 2020-04-04 12:51 | 26 | [14 empty] | 5.93 | 156.56 | [23 empty] | 6.5 | 4.53 | A | [9 empty] | 0 | 30 | 715 | 9 | 0 | 0 | 0 | 198 | 0 | 200 | 0 | 0 | 0 | 93
2020-04-04 | B57808 | 2 | 저탄소 | 25MOCRS4HM3 |  | Si 탈산 | B | 30 | 9 | 53900 | 108.95 | D | D |  | D | 1 |  | 1 | 1555 | 1594 | 7500 |  |  | 7500 | 84.37 | 12 | 88896 | 1666 |  | Y | 48 | 38 |  |  | B57805 | 05 |  |  |  | 김익규 | 2 |  |  | Y |  | Y |  | 101 | 13-4 | 0 | 327.05 | A |  | 1652 | 1 | 0.21 | 1580 | 1.69 | 72 | 25 | 359 | 5:59 | 18 | 19 | 0 | 0 |  | 0 | 0 |  | N2 VD도착 N% 1. 190PPM ↓ N2 2. 190PPM ↑ AR | 2020-04-04 13:55 | 2020-04-04 14:26 | 31 | 2020-04-04 13:33 | 52 |  |  |  |  | N | [8 empty] | 3.5 | 0.02 | 19.47 | [23 empty] | 0.14 | 0.14 | B | [9 empty] | 1219 | 20 | 35 | 20 | 0 | 0 | 0 | 1182 | 0 | 0 | 0 | 0 | 0 | 0 |  |  | 5
2020-04-04 | A57922 | 1 | 중탄소 | SM48CH |  | Si 탈산 | B | 15 | 45 | 49000 | 109.17 | D | D |  | B | 1 |  | 1 | 1530 | 1523 | 6600 |  |  | 6600 | 65 | 12 | 101532 | 1635 |  | Y | 62 | 34 | [7 empty] | 김덕진 | 2 |  | Y |  |  |  |  | 101.25 | 12-6 | 0.52 | 302.45 | A |  | 1618 | 1 | 0.19 | 1560 | 1.75 | 69 | 40 | 239 | 3:59 | 16 | 17 | 0 | 0 |  | 0 | 0 |  | N2 | 2020-04-04 14:20 | 2020-04-04 14:28 | 8 | 2020-04-04 14:04 | 24 | [14 empty] | 0.03 | 17.32 | [23 empty] | 0.06 | 0.06 | A | [9 empty] | 0 | 0 | 768 | 0 | 0 | 0 | 0 | 198 | 0 | 195 | 0 | 0 | 0 | 41 |  |  | 5
2020-04-04 | C55278 | 3 | 중탄소 | SM45C | 연주종료 | Si 탈산 | T | 35 | 78 | 46600 | 77.15 | D | D | D |  | 1 |  | 1 | 1535 | 1569 | 5000 |  |  | 5000 | 49.19 | 37 | 101639 | 1609 |  | Y | 46 | 31 | [7 empty] | 박지웅 | 3 |  |  |  |  | Y |  | 105.65 | 12-4 | 106.03 | 0 | A |  | 1591 | 2 | 0.5 | 1554 | 1.76 | 61 | 29 | 383 | 6:23 | 10 | 11 | 0 | 0 |  | 0 |  |  | N2 | 2020-04-04 13:53 |  | 20 | 2020-04-04 13:42 | 31 |  |  |  |  | Y | [9 empty] | 1.36 | 0 | [23 empty] | 1.3 | 0 | A | [9 empty] | 0 | 0 | 248 | 0 | 0 | 0 | 0 | 536 | 0 | 299 | 0 | 0 | 0 | 10 |  |  | 5
2020-04-04 | B57809 | 2 | 저탄소 | 25MOCRS4HM3 | TUNDISH교체전 | Si 탈산 | B | 11 | 24 | 52400 | 94.25 | D | D | B |  | 1 |  | 1 | 1555 | 1554 | 8300 |  |  | 8300 | 67.13 | 16 | 123646 | 1666 |  | Y | 52 | 38 |  |  | B57806 | 05 |  |  |  | 김익규 | 2 |  |  | Y |  | Y |  |  |  | 0.11 | 316.16 | A |  | 1652 | 2 | 0.49 | 1599 | 1.71 | 91 | 29 | 379 | 6:19 | 18 | 18 | 0 | 0 |  | 0 | 10 |  | N2 VD도착 N% 1. 190PPM ↓ N2 2. 190PPM ↑ AR | 2020-04-04 14:40 | 2020-04-04 15:28 | 48 | 2020-04-04 14:28 | 60 |  |  |  |  | Y | [5 empty] | N |  |  |  | 0 | 8.16 | [23 empty] | 1.3 | 0 | B | [9 empty] | 315 | 709 | 100 | 0 | 0 | 0 | 0 | 554 | 0 | 0 | 0 | 0 | 0 | 0
2020-04-04 | A57923 | 1 | 중탄소 | SM48CH |  | Si 탈산 | B | 21 | 18 | 52200 | 93.78 | D | B |  | B | 1 |  | 1 | 1530 | 1551 | 5300 |  |  | 5300 | 62.64 | 10 | 84610 | 1627 |  | Y | 34 | 32 | [7 empty] | 김덕진 | 2 |  | Y |  |  |  |  | 98.15 | 12-9 | 0 | 220.97 | A |  | 1615 | 1 | 0.16 | 1557 | 1.38 | 66 | 26 | 264 | 4:24 | 16 | 17 | 0 | 0 | 100 | 0 | 0 |  | N2 | 2020-04-04 15:07 | 2020-04-04 15:38 | 31 | 2020-04-04 14:50 | 48 |  |  |  |  | N | 호이스트고장 | [7 empty] | 4.5 | 0 | 23.22 | [23 empty] | 0.05 | 0.05 | A | [9 empty] | 21 | 0 | 710 | 0 | 0 | 0 | 0 | 452 | 0 | 295 | 0 | 0 | 0 | 41 |  |  | 5
2020-04-04 | C55279 | 3 | 중탄소 | SM45C | 연주종료 | Si 탈산 | T | 29 | 79 | 47500 | 96.25 | D | B | B |  | 1 |  | 1 | 1535 | 1523 | 7300 |  |  | 7300 | 73.08 | 33 | 99891 | 1622 |  | Y | 61 | 40 | [7 empty] | 박지웅 | 3 |  |  |  |  | Y |  | 102.9 | 12-1 | 175.43 | 0 | A |  | 1618 | 2 | 0.51 | 1562 | 2.24 | 69 | 35 | 196 | 3:16 | 10 | 16 | 0 | 0 |  | 0 | 10 |  | N2 | 2020-04-04 15:20 |  | 20 | 2020-04-04 15:09 | 31 |  |  |  |  | Y | [5 empty] | Y |  |  |  | 3.89 | 0 | [23 empty] | 1.3 | 0 | A | [9 empty] | 0 | 0 | 0 | 0 | 0 | 0 | 0 | 404 | 0 | 300 | 0 | 0 | 0 | 0 |  |  | 5
2020-04-04 | B57810 | 2 | 저탄소 | SM25C | TUNDISH교체 | Al 탈산 | B | 1 | 68 | 48900 | 92.7 | B | B |  | B | 1 |  | 1 | 1540 | 1546 | 7900 |  |  | 7900 | 86.64 | 16 | 91184 | 1676 |  | Y | 45 | 37 | [7 empty] | 임승우 | 2 |  |  |  |  | N |  | 108.8 | 12-9 | 279.6 | 2.01 | A |  | 1665 | 1 | 0.15 | 1592 | 1.69 | 82 | 28 | 329 | 5:29 | 15 | 21 | 0 | 0 |  | 0 | 0 |  | AR | 2020-04-04 15:53 | 2020-04-04 16:50 | 57 | 2020-04-04 15:43 | 67 |  |  |  |  | N | 호이스트고장 | [7 empty] | 5.5 | 22.73 | 0 | 물량부족 수소측정불가 | [18 empty] | 1.5 |  |  |  | 0.04 | 0.04 | A | [9 empty] | 0 | 0 | 0 | 0 | 0 | 154 | 0 | 1755 | 0 | 612 | 0 | 0 | 0 | 10 |  |  | 7 |  | 1
2020-04-04 | A57924 | 1 | 중탄소 | SM48CH |  | Si 탈산 | B | 6 | 1 | 52400 | 112.65 | B | B |  | B | 1 |  | 1 | 1530 | 1553 | 6800 |  |  | 6800 | 80.37 | 10 | 84610 | 1637 |  | Y | 65 | 36 | [7 empty] | 이호남 | 2 |  |  | Y |  |  |  | 100 | 13-5 | 115.63 | 95.07 | A |  | 1624 | 1 | 0.12 | 1562 | 0 | 71 | 29 | 205 | 3:25 | 16 | 17 | 0 | 0 |  | 0 | 0 |  | N2 | 2020-04-04 16:36 | 2020-04-04 16:47 | 11 | 2020-04-04 16:24 | 23 |  |  |  |  | N | 호이스트고장 | [7 empty] | 5.5 | 0 | 14.82 | [23 empty] | 0.03 | 0.03 | A | [9 empty] | 54 | 0 | 688 | 0 | 0 | 0 | 0 | 583 | 0 | 195 | 0 | 0 | 0 | 53 |  |  | 5
2020-04-04 | C55280 | 3 | 중탄소 | SM45C-JY | 연주종료 | Al 탈산 | T | 16 | 77 | 47400 | 77.93 | B | B | B |  | 1 |  | 1 | 1535 | 1546 | 5300 |  |  | 5300 | 53.06 | 33 | 99891 | 1627 |  | N | 43 | 31 | [7 empty] | 박재승 | 2 |  |  |  |  | Y |  | 96.7 | 11-6 | 189.57 | 0 | A |  | 1619 | 2 | 0.52 | 1566 | 1.71 | 73 | 33 | 350 | 5:50 | 10 | 18 | 0 | 0 |  | 0 |  |  | N2 | 2020-04-04 16:11 |  | 45 | 2020-04-04 16:06 | 50 | [14 empty] | 7.23 | 0 | [23 empty] | 1.3 | 0 | A |  |  | 9.513 | 27.9 | 49.166 | 0.436 | 5.168 | 1.762 | 1482.44 | 0 | 0 | 0 | 0 | 0 | 0 | 0 | 548 | 0 | 301 | 50 | 0 | 0 | 0 |  |  | 5
2020-04-04 | B57811 | 2 | 저탄소 | SM25C |  | Al 탈산 | B | 22 | 12 | 0 | 87.35 | B | B | B |  | 1 |  | 1 | 1540 | 1595 | 4800 |  |  | 4800 | 49.98 | 15 | 96037 | 1654 |  | Y | 46 | 29 | [7 empty] | 임승우 | 2 |  |  |  |  | Y |  | 140.8 |  | 231.85 | 0 | A |  | 1637 | 2 | 0.48 | 1592 | 1.45 | 82 | 30 | 303 | 5:03 | 15 | 15 | 0 | 0 |  | 0 | 10 |  | AR | 2020-04-04 16:53 | 2020-04-04 17:43 | 51 | 2020-04-04 16:42 | 61 |  |  |  |  | N | RH벳셀교체로 기중기겹침으로 투입못함 |  |  |  |  | N |  |  |  | 5.85 | 0 | vd2진공 수소측정 불가 | [22 empty] | 1.3 | 0 | A | [9 empty] | 0 | 0 | 15 | 0 | 0 | 191 | 0 | 777 | 0 | 0 | 0 | 0 | 0 | 11 |  |  | 5
2020-04-04 | C55281 | 3 | 중탄소 | SM45C-JY | 연주종료 | Al 탈산 | T | 33 | 87 | 47150 | 97.48 | B | B | B |  | 1 |  | 1 | 1535 | 1568 | 5600 |  |  | 5600 | 61.67 | 30 | 90810 | 1629 | 1111 | Y | 53 | 37 | [7 empty] | 박재승 | 3 |  |  |  |  | Y |  |  |  | 261.48 | 0 | A |  | 1619 | 2 | 0.53 | 1556 | 2.03 | 63 | 35 | 347 | 5:47 | 10 | 17 | 0 | 0 |  | 0 | 10 |  | N2 | 2020-04-04 17:38 |  | 31 | 2020-04-04 17:24 | 44 |  |  |  |  | Y | [5 empty] | N |  |  |  | 7.61 | 0 | [23 empty] | 1.3 | 0 | A |  |  | 9.455 | 28.313 | 47.707 | 0.923 | 5.045 | 1.684 | 1485.27 | 0 | 0 | 0 | 0 | 0 | 0 | 0 | 399 | 0 | 300 | 0 | 0 | 0 | 0 |  |  | 10
2020-04-04 | A57925 | 1 | 중탄소 | SM48CH |  | Si 탈산 | B | 36 | 22 | 54200 | 96.68 | B | B |  | B | 1 |  | 1 | 1530 | 1536 | 6900 |  |  | 6900 | 67.96 | 12 | 101532 | 1613 |  | Y | 43 | 40 | [7 empty] | 이호남 | 2 |  | N | Y |  |  |  | 104.65 | 13-5 | 59.01 | 98.86 | A |  | 1605 | 1 | 0.11 | 1549 | 0 | 58 | 22 | 197 | 3:17 | 16 | 17 | 0 | 0 |  | 0 | 0 |  | N2 | 2020-04-04 17:39 | 2020-04-04 17:54 | 16 | 2020-04-04 17:21 | 34 |  |  |  |  | N | 호이스트고장 | [7 empty] | 4 | 0 | 14.04 | [23 empty] | 0.06 | 0.06 | A | [9 empty] | 77 | 0 | 682 | 0 | 0 | 0 | 0 | 647 | 0 | 457 | 0 | 0 | 0 | 15
2020-04-04 | B57812 | 2 | 저탄소 | SM25C |  | Al 탈산 | B | 30 | 10 | 53900 | 99.43 | B | B |  | B | 1 |  | 1 | 1540 | 1565 | 6500 |  |  | 6500 | 69.77 | 11 | 93160 | 1655 |  | Y | 55 | 41 | [7 empty] | 임승우 | 2 |  |  |  |  | Y |  | 98.5 | 13-1 | 279.74 | 0 | A |  | 1641 | 1 | 0.13 | 1586 | 1.93 | 76 | 36 | 228 | 3:48 | 15 | 16 | 0 | 0 |  | 0 | 0 |  | AR | 2020-04-04 18:02 | 2020-04-04 18:37 | 35 | 2020-04-04 17:54 | 42 | [14 empty] | 20.66 | 0 | [23 empty] | 0.05 | 0.05 | A | [9 empty] | 0 | 0 | 12 | 0 | 0 | 196 | 0 | 731 | 0 | 206 | 0 | 0 | 0 | 20 |  |  | 4
2020-04-04 | C55282 | 3 | 중탄소 | SM45C | 연주종료 | Si 탈산 | T | 35 | 79 | 46550 | 72.58 | B | B | B |  | 1 |  | 1 | 1535 | 1535 | 5500 |  |  | 5500 | 41.71 | 48 | 131856 | 1618 |  | N | 41 | 29 | [7 empty] | 박재승 | 3 |  |  |  |  | Y |  | 100.25 | 11-9 | 185.49 | 0 | A |  | 1615 | 2 | 0.51 | 1558 | 2.59 | 65 | 28 | 372 | 6:12 | 10 | 14 | 0 | 0 |  | 0 | 10 |  | N2 | 2020-04-04 18:19 |  | 52 | 2020-04-04 18:09 | 62 |  |  |  |  | Y | [5 empty] | Y |  |  |  | 6.91 | 0 | [23 empty] | 1.3 | 0 | A | [9 empty] | 0 | 0 | 30 | 0 | 0 | 0 | 0 | 502 | 0 | 301 | 51 | 0 | 0 | 11
2020-04-04 | A57926 | 1 | 중탄소 | SM48CH |  | Si 탈산 | B | 37 | 7 | 53900 | 75.5 | B | B | B |  | 1 | 1 |  | 1530 | 1570 | 4500 |  |  | 4500 | 44.32 | 12 | 101532 | 1623 |  | Y | 41 | 24 | [7 empty] | 이호남 | 2 |  |  | Y |  |  |  | 98.95 | 13-2 | 0 | 193.38 | A |  | 1613 | 3 | 0.24 | 1567 | 1.44 | 76 | 28 | 289 | 4:49 | 16 | 16 | 1 | 0 |  | 0 |  |  | N2 | 2020-04-04 18:23 | 2020-04-04 19:04 | 41 | 2020-04-04 18:20 | 44 |  |  |  |  | Y |  |  |  | Y | [5 empty] | 0 | 158.26 | [23 empty] | 0.01 | 0 | A | [9 empty] | 114 | 0 | 713 | 0 | 0 | 0 | 0 | 400 | 0 | 200 | 0 | 0 | 0 | 58 |  |  | 6
2020-04-04 | B57813 | 2 | 저탄소 | SM25C |  | Al 탈산 | B | 11 | 25 | 52250 | 93.42 | B | B |  | B | 1 |  | 1 | 1540 | 1537 | 6600 |  |  | 6600 | 79.79 | 10 | 82720 | 1636 |  | Y | 45 | 35 | [7 empty] | 임승우 | 2 |  |  |  |  | Y |  | 102.15 | 13-2 | 212.73 | 0 | A |  | 1624 | 1 | 0.13 | 1576 | 1.19 | 66 | 28 | 217 | 3:37 | 15 | 16 | 0 | 0 |  | 0 | 0 |  | AR | 2020-04-04 19:01 | 2020-04-04 19:37 | 36 | 2020-04-04 18:49 | 48 |  |  |  |  | N | 호이스트고장 | [7 empty] | 4 | 16.58 | 0 | [23 empty] | 0.05 | 0.05 | A | [9 empty] | 0 | 0 | 22 | 0 | 0 | 221 | 0 | 1258 | 0 | 204 | 0 | 0 | 0 | 16 |  |  | 5
2020-04-04 | A57927 | 1 | 중탄소 | SM48CH | TUNDISH교체전 | Si 탈산 | B | 21 | 19 | 51700 | 71.52 | B | B | B |  | 1 | 1 |  | 1530 | 1588 | 4500 |  |  | 4500 | 43.2 | 14 | 104156 | 1613 |  | Y | 35 | 30 | [7 empty] | 이호남 | 2 |  | Y | N | [5 empty] | 0 | 190.02 | A |  | 1614 | 3 | 0.24 | 1570 | 1.29 | 79 | 33 | 229 | 3:49 | 16 | 16 | 2 | 0 |  | 0 |  |  | N2 | 2020-04-04 19:22 | 2020-04-04 20:06 | 44 | 2020-04-04 19:20 | 46 |  |  |  |  | Y |  |  |  | Y | [5 empty] | 0 | 188.38 | [23 empty] | 0.03 | 0 | A | [9 empty] | 197 | 0 | 1271 | 0 | 0 | 0 | 0 | 620 | 0 | 346 | 0 | 0 | 0 | 23 |  |  | 4
2020-04-04 | C55283 | 3 | 중탄소 | SM45CSP | 연주종료 | Si 탈산 | T | 29 | 80 | 47500 | 94.47 | B | B | B |  | 1 |  | 1 | 1535 | 1545 | 5400 |  |  | 5400 | 81.91 | 24 | 65928 | 1619 |  | Y | 49 | 30 | [7 empty] | 박재승 | 3 | [6 empty] | 93.9 | 11-3 | 207.45 | 0 | A |  | 1606 | 2 | 0.53 | 1550 | 2 | 58 | 23 | 420 | 7:00 | 10 | 10 | 0 | 0 |  | 0 | 15 |  | AR | 2020-04-04 19:50 |  | 31 | 2020-04-04 19:31 | 50 |  |  |  |  | Y | [5 empty] | N |  |  |  | 7.91 | 0 | [23 empty] | 1.3 | 0 | A | [9 empty] | 0 | 0 | 466 | 0 | 0 | 0 | 0 | 886 | 0 | 0 | 0 | 0 | 0 | 7 |  |  |  | 0.0545
2020-04-04 | B57814 | 2 | 저탄소 | SM25C |  | Al 탈산 | B | 1 | 69 | 48450 | 82.97 | B | B |  | B | 1 |  | 1 | 1540 | 1544 | 5800 |  |  | 5800 | 68.62 | 10 | 84520 | 1635 |  | Y | 43 | 30 | [7 empty] | 임승우 | 2 |  |  |  |  | Y |  | 99.55 | 11-10 | 192.65 | 0 | A |  | 1616 | 1 | 0.15 | 1563 | 1.48 | 53 | 16 | 218 | 3:38 | 15 | 16 | 0 | 0 |  | 0 | 0 |  | AR | 2020-04-04 19:54 | 2020-04-04 20:36 | 42 | 2020-04-04 19:47 | 49 |  |  |  |  | N | 호이스트고장 | [7 empty] | 5 | 14.59 | 0 | [23 empty] | 0.07 | 0.07 | A | [9 empty] | 0 | 0 | 30 | 0 | 0 | 214 | 0 | 1490 | 0 | 513 | 0 | 0 | 0 | 25 |  |  | 5
2020-04-04 | A57928 | 1 | 저탄소 | FPA-20NICRMOHM2 | TUNDISH교체 | Si 탈산 | B | 6 | 2 | 0 | 102.22 | B | B | B |  | 1 | 1 |  | 1540 | 1553 | 8400 |  |  | 8400 | 99.28 | 10 | 84610 | 1647 |  | Y | 49 | 42 | [7 empty] | 이호남 | 2 |  |  |  |  | Y |  | 160.2 |  | 0 | 308.46 | A |  | 1649 | 3 | 0.23 | 1591 | 1.14 | 83 | 29 | 270 | 4:30 | 16 | 20 | 3 | 0 |  | 0 |  |  | N2 | 2020-04-04 20:51 | 2020-04-04 21:35 | 45 | 2020-04-04 20:49 | 47 |  |  |  |  | Y |  |  |  | Y | [5 empty] | 34.56 | 209.02 | [19 empty] | 1.98 |  |  |  | 0.13 | 0 | A | [9 empty] | 355 | 684 | 159 | 755 | 0 | 0 | 0 | 298 | 0 | 299 | 0 | 0 | 0 | 6 |  |  | 9 |  | 1
2020-04-04 | C55284 | 3 | 중탄소 | SM45CSP | TUNDISH교체전 | Si 탈산 | T | 16 | 78 | 46450 | 88.33 | B | B | B |  | 1 |  | 1 | 1535 | 1539 | 6400 |  |  | 6400 | 83.21 | 28 | 76916 | 1613 |  | Y | 49 | 35 | [7 empty] | 박재승 | 3 |  |  |  |  | Y |  | 93.9 | 11-3 | 241.44 | 0 | A |  | 1624 | 2 | 0.54 | 1561 | 2.63 | 69 | 23 | 424 | 7:04 | 10 | 13 | 0 | 0 |  | 0 | 10 |  | AR | 2020-04-04 20:48 |  | 44 | 2020-04-04 20:32 | 59 |  |  |  |  | Y | [5 empty] | N |  |  |  | 7.89 | 0 | [23 empty] | 1.3 | 0 | A | [9 empty] | 0 | 0 | 10 | 0 | 0 | 0 | 0 | 619 | 0 | 0 | 0 | 0 | 0 | 9 |  |  |  | 0.152
2020-04-04 | B57815 | 2 | 저탄소 | SM25C | 잔강최소화전 | Al 탈산 | B | 22 | 13 | 53000 | 80.7 | B | B |  | B | 1 |  | 1 | 1540 | 1567 | 4900 |  |  | 4900 | 43.97 | 14 | 111441 | 1634 | 365 | Y | 41 | 26 | [7 empty] | 임승우 | 2 |  |  |  |  | Y |  | 100.3 | 13-3 | 180.32 | 0 | A |  | 1618 | 1 |  | 1570 | 0 | 60 | 17 |  | : | 15 | 15 | 0 | 0 | 55 | 0 | 0 |  | AR | 2020-04-04 20:59 | 2020-04-04 21:30 | 32 | 2020-04-04 20:35 | 55 |  |  |  |  | N | 호이스트고장 | [7 empty] | 4 | 2.88 | 0 | [23 empty] | 0.04 | 0.04 | A | [9 empty] | 0 | 0 | 20 | 0 | 0 | 281 | 0 | 604 | 0 | 207 | 0 | 0 | 0 | 41 |  |  | 5
2020-04-04 | A57929 | 1 | 저탄소 | FPA-20NICRMOHM2 |  | Si 탈산 | B | 36 | 23 | 53700 | 126.35 | B | B | C |  | 1 | 1 |  | 1540 | 1551 | 9300 |  |  | 9300 | 91.6 | 12 | 101532 | 1625 | 1099 | Y | 90 | 48 | [7 empty] | 이호남 | 2 |  |  |  |  | Y |  | 100.8 | 13-1 | 0 | 250.34 | A |  | 1625 | 3 | 0.25 | 1581 | 1.29 | 73 | 34 | 241 | 4:01 | 16 | 18 | 4 | 0 |  | 0 |  |  | N2 | 2020-04-04 22:21 | 2020-04-04 22:44 | 23 | 2020-04-04 22:18 | 25 |  |  |  |  | Y |  |  |  | Y | [5 empty] | 93.68 | 53.59 | [23 empty] | 0.06 | 0 | A | [9 empty] | 0 | 1072 | 0 | 948 | 0 | 0 | 0 | 299 | 0 | 300 | 0 | 0 | 0 | 10
2020-04-04 | C55285 | 3 | 저탄소 | SCM415C2 |  | Al 탈산 | I | 33 | 88 | 46950 | 97.8 | B | B | B |  | 1 |  | 1 | 1560 | 1619 | 5400 |  |  | 5400 | 71.15 | 11 | 75900 | 1690 |  | INGOT | 43 | 36 | [7 empty] | 박재승 | [5 empty] | Y |  | 81.95 | 10-1 | 192.72 | 0.01 | A |  | 1676 | 2 | 0.5 | 1591 | 1.93 | 75 |  | 380 | 6:20 | 18 | 22 | 0 | 0 |  | 0 | 15 |  | N2 | 2020-04-04 21:55 |  | 12 | 2020-04-04 21:43 | [5 empty] | Y | [5 empty] | N |  |  |  | 12.42 | 0 | [18 empty] | 1.1 |  |  |  |  | 0 | 0 | A | [9 empty] | 428 | 652 | 29 | 0 | 0 | 0 | 0 | 656 | 0 | 300 | 89 | 0 | 0 | 15
2020-04-04 | B57816 | 2 | 저탄소 | SM20CB | 잔강최소화 | Si 탈산 | B | 30 | 11 | 52250 | 85.78 | B | B |  | C | 1 |  | 1 | 1555 | 1576 | 6000 |  |  | 6000 | 63.84 | 15 | 93982 | 1666 |  | Y | 42 | 30 | [7 empty] | 임승우 | 2 |  |  |  |  | Y |  |  |  | 199.84 | 0 | A |  | 1645 | 1 | 0.13 | 1590 | 1.37 | 76 | 22 | 1211 | 20:11 | 14 | 15 | 0 | 0 |  | 0 | 0 |  | N2 | 2020-04-04 22:09 | 2020-04-04 22:44 | 35 | 2020-04-04 22:00 | 45 | [14 empty] | 8.54 | 0 | [23 empty] | 0.09 | 0.09 | A | [9 empty] | 0 | 0 | 22 | 0 | 0 | 0 | 0 | 817 | 0 | 204 | 0 | 0 | 0 | 31
2020-04-04 | A57930 | 1 | 저탄소 | FPA-20NICRMOHM2 |  | Si 탈산 | B | 37 | 8 | 53100 | 80.92 | B | C | C |  | 1 | 1 |  | 1540 | 1547 | 5800 |  |  | 5800 | 57.12 | 12 | 101532 | 1622 |  | Y | 43 | 33 | [7 empty] | 이호남 | 2 |  |  |  |  | Y |  | 104.55 | 13-9 | 0 | 203.64 | A |  | 1622 | 3 | 0.21 | 1581 | 1.14 | 73 | 27 | 349 | 5:49 | 16 | 18 | 5 | 0 |  | 0 |  |  | N2 | 2020-04-04 23:05 | 2020-04-04 23:53 | 48 | 2020-04-04 23:03 | 50 | [8 empty] | Y | [5 empty] | 81.09 | 69.93 | [23 empty] | 0.01 | 11.39 | B | [9 empty] | 613 | 186 | 0 | 637 | 0 | 0 | 0 | 298 | 0 | 299 | 0 | 0 | 0 | 20
2020-04-04 | C55286 | 3 | 중탄소 | SCM440 | 연주시작 | Al 탈산 | T | 35 | 80 | 46650 | 105.47 | B | C | C |  | 1 |  | 1 | 1535 | 1550 | 8890 |  |  | 8890 | 92.46 | 35 | 96145 | 1654 |  | Y | 55 | 90 | [7 empty] | 박재승 | 3 |  |  |  |  | Y |  | 108.5 | 12-6 | 257.73 | 0 | A |  | 1649 | 2 | 0.51 | 1591 | 1.57 | 95 | 42 | 346 | 5:46 | 10 | 13 | 0 | 0 |  | 0 | 14 |  | N2 | 2020-04-04 23:03 |  | 43 | 2020-04-04 22:50 | 57 |  |  |  |  | Y | [5 empty] | Y |  |  |  | 8.24 | 0 | [23 empty] | 0 | 0 | A | [9 empty] | 1426 | 0 | 459 | 0 | 0 | 0 | 0 | 550 | 0 | 300 | 49 | 0 | 0 | 22 |  |  | 12 |  | 1
2020-04-04 | B57817 | 2 | 저탄소 | SM20CB |  | Si 탈산 | B | 11 | 26 | 52200 | 85.75 | B | C |  | C | 1 |  | 1 | 1555 | 1575 | 4700 |  |  | 4700 | 48.06 | 12 | 97796 | 1644 |  | Y | 41 | 30 | [7 empty] | 임승우 | 2 |  |  |  |  | Y |  |  |  | 169.77 | 0 | A |  | 1628 | 1 | 0.17 | 1578 | 1.5 | 64 | 29 | 177 | 2:57 | 14 | 15 | 0 | 0 |  | 0 | 0 |  | N2 | 2020-04-04 23:07 | 2020-04-04 23:43 | 36 | 2020-04-04 22:48 | 55 |  |  |  |  | N | 호이스트고장 | [7 empty] | 4.3 | 20.32 | 0 | [23 empty] | 0.3 | 0.3 | A | [9 empty] | 0 | 0 | 24 | 0 | 0 | 0 | 0 | 867 | 0 | 206 | 0 | 0 | 0 | 12
2020-04-04 | B57818 | 2 | 저탄소 | SM20CB |  | Si 탈산 | B | 1 | 70 | 48900 | 78.48 | C | C |  | C | 1 |  | 2 | 1555 | 1595 | 4400 |  |  | 4400 | 48 | 11 | 91676 | 1644 | 367 | Y | 38 | 26 | [7 empty] | 고승만 | 2 |  |  |  |  | Y |  |  |  | 108.07 | 0 | A |  | 1631 | 1 | 0.13 | 1576 | 1.59 | 62 | 24 | 173 | 2:53 | 14 | 15 | 0 | 0 |  | 0 | 0 |  | N2 | 2020-04-04 23:59 | 2020-04-05 00:43 | 44 | 2020-04-04 23:48 | 55 |  |  |  |  | N | 호이스트고장 | [8 empty] | 14.25 | 0 | [23 empty] | 0.11 | 0.11 | A | [9 empty] | 0 | 0 | 90 | 0 | 0 | 0 | 0 | 1547 | 0 | 204 | 0 | 0 | 0 | 10
2020-04-04 | C55287 | 3 | 중탄소 | SCM440 | 연주종료 | Al 탈산 | T | 29 | 81 | 47750 | 85.97 | C | C | C |  | 1 |  | 1 | 1535 | 1595 | 6000 |  |  | 6000 | 59.03 | 37 | 101639 | 1631 |  | Y | 42 | 34 | 인곳4톤처리 |  |  | 05 |  |  |  |  | 2 |  | Y |  |  | Y |  | 104.35 | 12-2 | 211.75 | 0 | A |  | 1615 | 2 | 0.52 | 1574 | 1.28 | 78 | 36 | 369 | 6:09 | 10 | 10 | 0 | 0 |  | 0 | 12 |  | N2 | 2020-04-05 00:07 |  | 53 | 2020-04-04 23:56 | 64 |  |  |  |  | Y | [5 empty] | Y |  |  |  | 7.31 | 0 | [23 empty] | 0 | 0 | A | [9 empty] | 1117 | 0 | 0 | 0 | 0 | 0 | 0 | 565 | 0 | 199 | 99 | 0 | 0 | 20 |  |  | 7
2020-04-04 | A57931 | 1 | 저탄소 | FPA-20NICRMOHM2 |  | Si 탈산 | B | 21 | 20 | 52600 | 81.87 | C | C | C |  | 1 | 1 |  | 1540 | 1576 | 6100 |  |  | 6100 | 60.08 | 12 | 101532 | 1614 |  | Y | 45 | 39 | [7 empty] | 박안희 | 2 |  |  |  |  | Y |  | 106.5 | 13-8 | 0 | 221.37 | A |  | 1614 | 3 | 0.24 | 1553 | 1.79 | 45 | 15 | 230 | 3:50 | 16 | 19 | 6 | 0 |  | 0 |  |  | N2 | 2020-04-05 00:12 | 2020-04-05 01:05 | 53 | 2020-04-05 00:10 | 55 |  |  |  |  | Y |  |  |  | Y | [5 empty] | 65.83 | 82.57 | [23 empty] | 0.31 | 58.99 | A | [9 empty] | 987 | 138 | 0 | 867 | 0 | 0 | 0 | 0 | 0 | 299 | 0 | 0 | 0 | 20
2020-04-04 | C55288 | 3 | 중탄소 | SCM440 | 연주종료 | Al 탈산 | T | 16 | 79 | 45950 | 91.32 | C | C | C |  | 1 |  | 1 | 1535 | 1575 | 6900 |  |  | 6900 | 71.77 | 35 | 96145 | 1641 |  | Y | 44 | 40 | [8 empty] | 2 |  |  |  |  | Y |  | 99 | 11-8 | 220.98 | 0 | A |  | 1632 | 2 | 0.5 | 1585 | 1.31 | 89 | 42 | 341 | 5:41 | 10 | 11 | 0 | 0 |  | 0 | 12 |  | N2 | 2020-04-05 01:12 |  | 52 | 2020-04-05 01:00 | 64 |  |  |  |  | Y | [5 empty] | Y |  |  |  | 8.84 | 0 | [23 empty] | 0.01 | 0 | A | [9 empty] | 1297 | 0 | 269 | 0 | 0 | 0 | 0 | 602 | 0 | 200 | 0 | 0 | 0 | 53 |  |  | 7
2020-04-04 | B57819 | 2 | 저탄소 | SM20CB |  | Si 탈산 | B | 22 | 14 | 52900 | 90.57 | C | C |  | C | 1 |  | 1 | 1555 | 1595 | 4700 |  |  | 4700 | 46.05 | 12 | 102072 | 1646 |  | Y | 40 | 33 | [7 empty] | 고승만 | 2 |  |  |  |  | Y |  | 94.7 | 12-6 | 160.96 | 0 | A |  | 1630 | 1 | 0.13 | 1574 | 1.47 | 60 | 18 | 179 | 2:59 | 14 | 14 | 0 | 0 | 22 | 0 | 0 |  | N2 | 2020-04-05 01:12 | 2020-04-05 01:48 | 36 | 2020-04-05 00:51 | 57 |  |  |  |  | N | 호이스트고장 | [7 empty] | 4.3 | 6.77 | 0 | [23 empty] | 0.21 | 0.21 | A | [9 empty] | 0 | 0 | 16 | 0 | 0 | 0 | 0 | 746 | 0 | 417 | 0 | 0 | 0 | 34
2020-04-04 | A57932 | 1 | 저탄소 | FPA-20NICRMOHM2 |  | Si 탈산 | B | 6 | 3 | 51800 | 87.58 | C | C | C |  | 1 | 1 |  | 1540 | 1540 | 7200 |  |  | 7200 | 65.46 | 13 | 109993 | 1608 |  | N | 52 | 40 | [7 empty] | 박안희 | 2 |  |  |  |  | Y |  | 108.35 | 14-4 | 0 | 293.97 | A |  | 1608 | 3 | 0.22 | 1580 | 0.82 | 72 | 27 | 238 | 3:58 | 16 | 17 | 7 | 0 |  | 0 |  |  | N2 | 2020-04-05 01:40 | 2020-04-05 02:16 | 36 | 2020-04-05 01:38 | 38 |  |  |  |  | Y |  |  |  | Y | [5 empty] | 111.55 | 319.65 | [23 empty] | 0.06 | 24.99 | A | [9 empty] | 802 | 265 | 0 | 824 | 0 | 0 | 0 | 299 | 0 | 295 | 0 | 0 | 0 | 14
2020-04-04 | B57820 | 2 | 저탄소 | SM20CB |  | Si 탈산 | B | 30 | 12 | 54150 | 100.57 | C | C |  | C | 1 |  | 1 | 1555 | 1554 | 5600 |  |  | 5600 | 38.5 | 18 | 145470 | 1654 |  | Y | 44 | 29 | [7 empty] | 고승만 | 2 |  |  |  |  | Y |  | 98.85 | 13-1 | 137.51 | 0 | A |  | 1631 | 1 | 0.13 | 1590 | 1.21 | 76 | 22 | 177 | 2:57 | 14 | 14 | 0 | 0 | 22 | 0 | 0 |  | N2 | 2020-04-05 02:19 | 2020-04-05 02:51 | 32 | 2020-04-05 01:56 | 55 |  |  |  |  | N | 호이스트고장 | [7 empty] | 4.2 | 7.41 | 0 | [23 empty] | 0 | 0 | A | [9 empty] | 0 | 0 | 0 | 0 | 0 | 0 | 0 | 1371 | 0 | 508 | 0 | 0 | 0 | 20
2020-04-04 | C55289 | 3 | 중탄소 | SCM440 | 연주종료 | Al 탈산 | T | 33 | 89 | 47500 | 86.13 | C | C | C |  | 1 |  | 1 | 1535 | 1559 | 7100 |  |  | 7100 | 69.86 | 37 | 101639 | 1620 |  | Y | 45 | 38 | [8 empty] | 2 |  |  |  |  | Y |  | 100.9 | 11-8 | 278.6 | 0 | A |  | 1612 | 2 | 0.52 | 1566 | 1.39 | 70 | 38 | 312 | 5:12 | 10 | 11 | 0 | 0 |  | 0 | 8 |  | N2 | 2020-04-05 02:33 |  | 36 | 2020-04-05 02:25 | 45 |  |  |  |  | Y | [5 empty] | Y |  |  |  | 9.55 | 0 | [23 empty] | 0 | 0 | A | [9 empty] | 1334 | 0 | 302 | 0 | 0 | 0 | 0 | 364 | 0 | 200 | 54 | 0 | 0 | 30 |  |  | 7
2020-04-04 | A57933 | 1 | 저탄소 | FPA-20NICRMOHM2 |  | Si 탈산 | B | 36 | 24 | 53000 | 80.72 | C | C | C |  | 1 | 1 |  | 1540 | 1540 | 6700 |  |  | 6700 | 60.91 | 13 | 109993 | 1625 |  | Y | 42 | 37 | [7 empty] | 박안희 | 2 |  |  |  |  | Y |  | 103 | 13-3 | 0 | 169.05 | A |  | 1625 | 3 | 0.22 | 1579 | 1.24 | 71 | 26 | 298 | 4:58 | 16 | 18 | 8 | 0 |  | 0 |  |  | N2 | 2020-04-05 02:38 | 2020-04-05 03:26 | 48 | 2020-04-05 02:36 | 50 |  |  |  |  | Y |  |  |  | Y | [5 empty] | 6.48 | 150.78 | [23 empty] | 2.08 | 0 | A | [9 empty] | 663 | 357 | 0 | 698 | 0 | 0 | 0 | 483 | 0 | 298 | 0 | 0 | 0 | 13
2020-04-04 | B57821 | 2 | 저탄소 | SM20CM7 | TUNDISH교체전 | Al 탈산 | B | 11 | 27 | 52250 | 85.58 | C | C |  | C | 1 |  | 1 | 1555 | 1565 | 5200 |  |  | 5200 | 165.23 | 4 | 31471 | 1647 |  | Y | 40 | 28 | [7 empty] | 고승만 | 2 |  |  |  |  | Y |  | 100.75 | 12-10 | 180.29 | 0 | A |  | 1630 | 1 | 0.12 | 1582 | 1.18 | 66 | 22 | 181 | 3:01 | 13 | 14 | 0 | 0 | 23 | 0 | 0 |  | AR | 2020-04-05 03:10 | 2020-04-05 03:54 | 45 | 2020-04-05 02:57 | 57 |  |  |  |  | N | 호이스트고장 | [8 empty] | 7.16 | 0 | [23 empty] | 0.08 | 0.08 | A | [9 empty] | 0 | 0 | 0 | 0 | 0 | 256 | 0 | 1298 | 0 | 200 | 0 | 0 | 0 | 36
2020-04-04 | C55290 | 3 | 중탄소 | SCM440 | 연주종료 | Al 탈산 | T | 35 | 81 | 46550 | 79.87 | C | C | C |  | 1 |  | 1 | 1535 | 1555 | 6800 |  |  | 6800 | 70.73 | 35 | 96145 | 1613 |  | Y | 42 | 36 |  |  |  | 05 |  |  |  |  | 2 |  | Y |  |  | Y |  | 103.7 | 12-2 | 289.2 | 0 | A |  | 1603 | 2 | 0.49 | 1566 | 1.28 | 70 | 36 | 301 | 5:01 | 10 | 10 | 0 | 0 |  | 0 | 9 |  | N2 | 2020-04-05 03:41 |  | 35 | 2020-04-05 03:33 | 44 |  |  |  |  | Y | [5 empty] | Y |  |  |  | 8.05 | 0 | [23 empty] | 0 | 0 | A | [9 empty] | 1264 | 0 | 355 | 0 | 0 | 0 | 0 | 401 | 0 | 199 | 0 | 0 | 0 | 26 |  |  | 5
2020-04-04 | A57934 | 1 | 저탄소 | FPA-20NICRMOHM2 |  | Si 탈산 | B | 37 | 9 | 53000 | 83.47 | C | C | C |  | 1 | 1 |  | 1540 | 1520 | 7200 |  |  | 7200 | 85.1 | 10 | 84610 | 1626 |  | Y | 45 | 39 | [7 empty] | 박안희 | 2 |  |  |  |  | Y |  | 96.2 | 12-9 | 0 | 366.44 | A |  | 1626 | 3 | 0.21 | 1573 | 1.47 | 65 | 19 | 325 | 5:25 | 16 | 18 | 9 | 0 |  | 0 |  |  | N2 | 2020-04-05 03:48 | 2020-04-05 04:33 | 45 | 2020-04-05 03:46 | 47 |  |  |  |  | Y |  |  |  | Y | [5 empty] | 53.12 | 107.47 | [23 empty] | 0.12 | 31.17 | A | [9 empty] | 829 | 157 | 0 | 630 | 0 | 0 | 0 | 519 | 0 | 451 | 0 | 0 | 0 | 8 |  |  | 5
2020-04-04 | B57822 | 2 | 중탄소 | AE15B35C | TUNDISH교체 | Si 탈산 | B | 1 | 71 | 49000 | 106.15 | C | C |  | C | 1 |  | 1 | 1540 | 1555 | 8300 |  |  | 8300 | 90.35 | 12 | 91868 | 1676 |  | Y | 48 | 43 | [7 empty] | 고승만 | 2 |  |  |  |  | Y |  | 99.7 | 11-10 | 234.95 | 0 | A |  | 1654 | 1 | 0.12 | 1583 | 1.39 | 85 | 32 | 252 | 4:12 | 15 | 20 | 0 | 0 |  | 0 | 0 |  | AR | 2020-04-05 04:36 | 2020-04-05 05:15 | 38 | 2020-04-05 04:19 | 55 |  |  |  |  | N | 호이스트고장 | [7 empty] | 5 | 8.89 | 0 | 물량5칸 수소측정못함 | [22 empty] | 0.17 | 0.17 | A | [9 empty] | 508 | 0 | 31 | 0 | 0 | 243 | 0 | 1004 | 0 | 207 | 0 | 0 | 0 | 0 |  |  | 9 |  | 1
2020-04-04 | C55291 | 3 | 중탄소 | SCM440 | 연주종료 | Al 탈산 | T | 29 | 82 | 46850 | 86.77 | C | C | C |  | 1 |  | 1 | 1535 | 1566 | 5800 |  |  | 5800 | 57.06 | 37 | 101639 | 1613 |  | Y | 49 | 32 |  |  |  | 05 |  |  |  |  | 2 |  | Y |  |  | Y |  | 105.75 | 12-3 | 181.6 | 0 | A |  | 1609 | 2 | 0.47 | 1563 | 1.59 | 67 | 33 | 349 | 5:49 | 10 | 10 | 0 | 0 |  | 0 | 9 |  | N2 | 2020-04-05 04:47 |  | 35 | 2020-04-05 04:38 | 45 |  |  |  |  | Y | [5 empty] | Y |  |  |  | 8.45 | 0 | [23 empty] | 0 | 0 | A | [9 empty] | 1213 | 0 | 215 | 0 | 0 | 0 | 0 | 404 | 0 | 201 | 0 | 0 | 0 | 42 |  |  | 5
2020-04-04 | A57935 | 1 | 저탄소 | FPA-20NICRMOHM2 | TUNDISH교체전 | Si 탈산 | B | 21 | 21 | 51700 | 81.67 | C | C | C |  | 1 | 1 |  | 1540 | 1524 | 7300 |  |  | 7300 | 71.25 | 13 | 102451 | 1622 |  | Y | 46 | 40 | [7 empty] | 박안희 | 2 |  |  |  |  | Y |  | 101.5 | 13-2 | 0 | 296.91 | A |  | 1622 | 3 | 0.24 | 1580 | 1.24 | 72 | 25 | 246 | 4:06 | 16 | 18 | 10 | 0 |  | 0 |  |  | N2 | 2020-04-05 04:54 | 2020-04-05 05:36 | 43 | 2020-04-05 04:51 | 45 | [8 empty] | Y | [5 empty] | 27.76 | 119.99 | [23 empty] | 3.53 | 0 | A | [9 empty] | 752 | 327 | 0 | 873 | 0 | 0 | 0 | 298 | 0 | 299 | 0 | 0 | 0 | 11
2020-04-04 | B57823 | 2 | 중탄소 | AE15B35C |  | Si 탈산 | B | 22 | 15 | 53250 | 105.23 | C | C |  | C | 1 |  | 1 | 1540 | 1555 | 6800 |  |  | 6800 | 74.25 | 11 | 91587 | 1647 |  | Y | 50 | 36 | [7 empty] | 고승만 | 2 |  |  |  |  | Y |  | 103.05 | 13-5 | 159.79 | 0 | A |  | 1630 | 1 | 0.1 | 1572 | 1.4 | 74 | 29 | 179 | 2:59 | 15 | 16 | 0 | 0 |  | 0 | 0 |  | AR | 2020-04-05 05:39 | 2020-04-05 06:18 | 39 | 2020-04-05 05:18 | 60 |  |  |  |  | N | 호이스트고장 | [7 empty] | 4 | 7.52 | 0 | [16 empty] | 1.4 | [6 empty] | 0.16 | 0.16 | A | [9 empty] | 476 | 0 | 55 | 0 | 0 | 251 | 0 | 948 | 0 | 0 | 0 | 0 | 0 | 12 |  |  | 7
2020-04-04 | C55292 | 3 | 중탄소 | SCM440 | 연주종료 | Al 탈산 | T | 16 | 80 | 46400 | 93.28 | C | C | D |  | 1 |  | 1 | 1535 | 1551 | 6500 |  |  | 6500 | 65.73 | 36 | 98892 | 1623 |  | Y | 42 | 35 |  |  |  | 05 |  |  |  |  | 2 |  | Y |  |  | Y |  | 103.6 | 12-2 | 192.35 | 0 | A |  | 1616 | 2 | 0.5 | 1563 | 1.77 | 67 | 34 | 377 | 6:17 | 10 | 10 | 0 | 0 |  | 0 | 10 |  | N2 | 2020-04-05 06:02 |  | 36 | 2020-04-05 05:41 | 58 |  |  |  |  | Y | [5 empty] | Y |  |  |  | 8.31 | 0 | [23 empty] | 1.07 | 0 | A | [9 empty] | 1215 | 0 | 180 | 0 | 0 | 0 | 0 | 401 | 0 | 199 | 0 | 0 | 0 | 24 |  |  | 5
2020-04-04 | A57936 | 1 | 고탄소 | SM50CM6 | TUNDISH교체 | Al 탈산 | B | 6 | 4 | 52300 | 84.57 | C | C | D |  | 1 | 1 |  | 1520 | 1565 | 5200 |  |  | 5200 | 61.46 | 10 | 84610 | 1635 |  | Y | 42 | 34 | [7 empty] | 박안희 | 2 |  |  |  |  | Y |  | 102.15 | 13-7 | 239.51 | 0 | A |  | 1635 | 3 | 0.18 | 1581 | 1.32 | 94 | 36 | 229 | 3:49 | 25 | 25 | 11 | 0 |  | 0 |  |  | N2 | 2020-04-05 06:03 | 2020-04-05 07:02 | 61 | 2020-04-05 06:01 | 63 |  |  |  |  | Y |  |  |  | Y | [5 empty] | 105.01 | 65.38 | [19 empty] | 1.76 |  |  |  | 0 | 0 | A | [9 empty] | 85 | 0 | 154 | 21 | 0 | 0 | 0 | 520 | 0 | 453 | 0 | 0 | 0 | 65 |  |  |  |  | 1
2020-04-04 | B57824 | 2 | 중탄소 | AE15B35C |  | Si 탈산 | B | 30 | 13 | 54650 | 89.47 | C | C |  | D | 1 |  | 1 | 1540 | 1585 | 6000 |  |  | 6000 | 63.64 | 11 | 94281 | 1634 |  | Y | 44 | 39 | [7 empty] | 고승만 | 2 |  |  |  |  | Y |  | 95.35 | 12-7 | 211.87 | 0 | A |  | 1625 | 1 | 0.13 | 1569 | 0 | 71 | 23 | 156 | 2:36 | 15 | 15 | 0 | 0 |  | 0 | 0 |  | AR | 2020-04-05 06:28 | 2020-04-05 07:22 | 54 | 2020-04-05 06:13 | 69 |  |  |  |  | Y | [8 empty] | 4 | 9.48 | 0 | [20 empty] | 1.08 |  |  | 0.19 | 0.19 | A | [9 empty] | 538 | 0 | 97 | 0 | 0 | 202 | 0 | 829 | 0 | 0 | 0 | 0 | 0 | 8 |  |  | 5
2020-04-04 | C55293 | 3 | 중탄소 | SCM440 | 연주종료 | Al 탈산 | T | 15 | 46 | 49150 | 95.45 | C | D | D |  | 1 |  | 1 | 1535 | 1517 | 7800 |  |  | 7800 | 55.68 | 51 | 140097 | 1601 |  | Y | 61 | 41 |  |  |  | 05 |  |  |  |  | 2 |  | Y |  |  |  |  | 103.45 | 12-8 | 89.86 | 0 | A |  | 1612 | 2 | 0.5 | 1567 | 2.14 | 71 | 26 | 350 | 5:50 | 10 | 12 | 0 | 0 |  | 0 | 10 |  | N2 | 2020-04-05 07:11 |  | 27 | 2020-04-05 06:58 | 40 |  |  |  |  | Y | [5 empty] | Y |  |  |  | 9.19 | 0 | [23 empty] | 0.53 | 0 | A | [9 empty] | 1207 | 0 | 239 | 0 | 0 | 0 | 0 | 904 | 0 | 200 | 150 | 0 | 0 | 0 |  |  | 5
2020-04-04 | A57937 | 1 | 고탄소 | SM50CM6 | 잔강최소화전 | Al 탈산 | B | 36 | 25 | 52100 | 88.83 | C | D | D |  | 1 | 1 |  | 1520 | 1540 | 5300 |  |  | 5300 | 58.54 | 12 | 90535 | 1604 |  | N | 41 | 29 | [7 empty] | 박안희 | 2 |  |  |  |  | Y |  | 100.45 | 12-10 | 270.26 | 0.05 | A |  | 1604 | 3 | 0.17 | 1556 | 1.02 | 69 | 29 | 243 | 4:03 | 25 | 25 | 12 | 0 |  | 0 |  |  | N2 | 2020-04-05 07:09 | 2020-04-05 08:05 | 56 | 2020-04-05 07:08 | 57 |  |  |  |  | Y |  |  |  | Y | [5 empty] | 114.63 | 83.71 | [23 empty] | 1.25 | 0 | A | [9 empty] | 12 | 0 | 554 | 24 | 0 | 0 | 0 | 495 | 0 | 449 | 0 | 0 | 0 | 48
2020-04-05 | B57825 | 2 | 중탄소 | AE15B35C |  | Si 탈산 | B | 11 | 28 | 52500 | 94.6 | D | D |  | D | 1 |  | 1 | 1540 | 1544 | 6800 |  |  | 6800 | 69.47 | 12 | 97884 | 1634 |  | Y | 51 | 34 | [7 empty] | 김익규 | 3 |  |  |  |  | Y |  | 92.4 | 11-10 | 239.25 | 0 | A |  | 1616 | 1 | 0.13 | 1561 | 0 | 63 | 19 | 208 | 3:28 | 15 | 15 | 0 | 0 |  | 0 | 0 |  | AR | 2020-04-05 07:46 | 2020-04-05 08:29 | 43 | 2020-04-05 07:33 | 56 |  |  |  |  | N | [8 empty] | 4.5 | 7.73 | 0 | [20 empty] | 0.92 |  |  | 0.15 | 0.15 | A | [9 empty] | 481 | 0 | 317 | 0 | 0 | 208 | 0 | 738 | 0 | 0 | 0 | 0 | 0 | 0 |  |  | 5
2020-04-05 | A57938 | 1 | 고탄소 | AE1055LS | 잔강최소화 | Al 탈산 | B | 38 | 1 | 54200 | 101 | D | D | D |  | 1 | 1 |  | 1520 | 1546 | 6700 |  |  | 6700 | 79.19 | 10 | 84610 | 1608 |  | Y | 58 | 36 | [7 empty] | 김덕진 | 2 |  | N |  |  | Y |  | 101.5 | 13-7 | 0 | 212.85 | A |  | 1608 | 3 | 0.17 | 1560 | 1.12 | 76 | 26 | 465 | 7:45 | 25 | 25 | 13 | 0 |  | 0 |  |  | N2 | 2020-04-05 08:22 | 2020-04-05 09:28 | 66 | 2020-04-05 08:21 | 67 |  |  |  |  | Y |  |  |  | Y | [5 empty] | 0 | 190.6 | [23 empty] | 2.67 | 0 | B | [9 empty] | 11 | 0 | 795 | 28 | 0 | 0 | 0 | 546 | 0 | 547 | 33 | 0 | 0 | 50
2020-04-05 | C55294 | 3 | 중탄소 | AE4140W | TUNDISH교체전 | Al 탈산 | T | 35 | 82 | 46550 | 92.23 | D | D | D |  | 1 |  | 1 | 1535 | 1570 | 6400 |  |  | 6400 | 99 | 33 | 64647 | 1613 |  | N | 43 | 35 |  |  |  | 05 |  |  |  | 박지웅 | 3 |  | N | Y |  | Y |  | 105.3 | 12-3 | 125.22 | 0 | A |  | 1608 | 2 | 0.5 | 1571 | 1.09 | 76 | 59 | 332 | 5:32 | 13 | 13 | 0 | 0 |  | 0 | 10 |  | AR | 2020-04-05 08:15 |  | 35 | 2020-04-05 08:00 | 51 |  |  |  |  | Y | [5 empty] | N |  |  |  | 9.37 | 0 | [23 empty] | 1.02 | 0 | A |  |  | 8.573 | 31.001 | 47.063 | 0.27 | 5.489 | 1.518 | 1474.13 | 1401 | 0 | 215 | 20 | 0 | 0 | 0 | 715 | 0 | 301 | 0 | 0 | 0 | 0
2020-04-05 | B57826 | 2 | 중탄소 | AE15B35C |  | Si 탈산 | B | 37 | 10 | 54350 | 109.95 | D | D |  | D | 1 |  | 1 | 1540 | 1544 | 6600 |  |  | 6600 | 65.22 | 12 | 101196 | 1644 |  | Y | 41 | 34 | [7 empty] | 김익규 | 2 |  |  |  |  | Y |  | 92.35 | 12-4 | 197.69 | 0 | A |  | 1624 | 1 | 0.13 | 1552 | 0 | 54 | 17 | 192 | 3:12 | 15 | 15 | 0 | 0 | 30 | 0 | 0 |  | AR | 2020-04-05 09:15 | 2020-04-05 09:33 | 18 | 2020-04-05 08:37 | 55 |  |  |  |  | N | [8 empty] | 4.5 | 8.41 | 0 | [23 empty] | 0.87 | 0.87 | A | [9 empty] | 527 | 0 | 155 | 0 | 0 | 219 | 0 | 823 | 0 | 0 | 0 | 0 | 0 | 5 |  |  | 5
2020-04-05 | C55295 | 3 | 저탄소 | SCM415C2 |  | Al 탈산 | I | 1 | 72 | 46900 | 93.1 | D | D | D |  | 1 |  | 1 | 1560 | 1614 | 7900 |  |  | 7900 | 78.92 | 13 | 100100 | 1672 |  | INGOT | 54 | 39 | [7 empty] | 박지웅 | [5 empty] | Y |  | 101.95 | 12-2 | 272.13 | 0 | A |  | 1662 | 2 | 0.48 | 1601 | 1.91 | 85 |  | 341 | 5:41 | 18 | 20 | 0 | 0 |  | 0 |  |  | N2 | 2020-04-05 09:21 |  | 12 | 2020-04-05 09:13 | [5 empty] | Y | [5 empty] | N |  |  |  | 14.88 | 0 | [18 empty] | 1.2 |  |  |  |  | 1.77 | 0 | A |  |  | 7.16 | 33.613 | 46.059 | 0.228 | 6.432 | 1.37 | 1447.67 | 742 | 588 | 0 | 366 | 0 | 0 | 0 | 402 | 0 | 299 | 0 | 0 | 0 | 0
2020-04-05 | A57939 | 1 | 고탄소 | AE1055LS |  | Al 탈산 | B | 21 | 22 | 50700 | 98 | D | D | D |  | 1 | 1 |  | 1520 | 1536 | 7800 |  |  | 7800 | 76.82 | 12 | 101532 | 1596 |  | Y | 61 | 42 | [7 empty] | 김덕진 | 2 |  | N | N |  | Y |  | 106.5 | 13-7 | 70.3 | 268.58 | A |  | 1596 | 3 | 0.18 | 1563 | 0.89 | 79 | 42 | 233 | 3:53 | 25 | 25 | 14 | 0 |  | 0 |  |  | N2 | 2020-04-05 09:49 | 2020-04-05 10:24 | 35 | 2020-04-05 09:49 | 36 |  |  |  |  | Y |  |  |  | Y | [5 empty] | 0 | 233.5 | [23 empty] | 4.34 | 0 | A | [9 empty] | 0 | 0 | 749 | 30 | 0 | 0 | 0 | 551 | 0 | 296 | 0 | 0 | 0 | 63
2020-04-05 | B57827 | 2 | 중탄소 | AE15B35C |  | Si 탈산 | B | 22 | 16 | 52800 | 101.17 | D | D |  | D | 1 |  | 1 | 1540 | 1556 | 7500 |  |  | 7500 | 80.39 | 15 | 93290 | 1646 |  | Y | 51 | 37 | [7 empty] | 김익규 | 2 |  |  |  |  | Y |  | 94 | 12-5 | 190.91 | 0 | A |  | 1631 | 1 | 0.15 | 1572 | 0 | 74 | 29 | 288 | 4:48 | 15 | 15 | 0 | 0 |  | 0 | 0 |  | AR | 2020-04-05 10:05 | 2020-04-05 10:34 | 29 | 2020-04-05 09:52 | 42 |  |  |  |  | N | [8 empty] | 4.5 | 10.97 | 0 | [23 empty] | 0.22 | 0.22 | A | [9 empty] | 482 | 0 | 42 | 0 | 0 | 205 | 0 | 1019 | 0 | 0 | 0 | 0 | 0 | 5 |  |  | 5
2020-04-05 | C55296 | 3 | 중탄소 | SM35C | 연주시작 | Al 탈산 | T | 16 | 81 | 46400 | 101.55 | D | D | D |  | 1 |  | 1 | 1535 | 1544 | 6500 |  |  | 6500 | 74.86 | 36 | 86832 | 1657 |  | Y | 44 | 35 | [7 empty] | 박지웅 | 3 |  |  |  |  | Y |  | 95.15 | 11-4 | 99.14 | 0 | A |  | 1651 | 2 | 0.5 | 1591 | 2.14 | 90 | 41 | 396 | 6:36 | 10 | 10 | 0 | 0 |  | 0 | 10 |  | N2 | 2020-04-05 10:42 |  | 22 | 2020-04-05 10:12 | 52 |  |  |  |  | Y | [5 empty] | N |  |  |  | 9.05 | 0 | [23 empty] | 1.9 | 0 | A | [9 empty] | 0 | 0 | 729 | 0 | 0 | 0 | 0 | 396 | 0 | 300 | 0 | 0 | 0 | 7 |  |  | 9 |  | 1
2020-04-05 | A57940 | 1 | 고탄소 | AE1055LS |  | Al 탈산 | B | 6 | 5 | 52000 | 87.2 | D | D | D |  | 1 | 1 |  | 1520 | 1559 | 4400 |  |  | 4400 | 43.34 | 12 | 101532 | 1591 |  | Y | 43 | 25 | [7 empty] | 김덕진 | 2 |  |  | Y |  |  |  | 104.2 | 13-9 | 44.55 | 131.59 | A |  | 1591 | 3 | 0.17 | 1554 | 0.84 | 70 | 37 | 236 | 3:56 | 25 | 25 | 15 | 0 |  | 0 |  |  | N2 | 2020-04-05 10:49 | 2020-04-05 11:29 | 40 | 2020-04-05 10:49 | 40 |  |  |  |  | Y |  |  |  | Y | [5 empty] | 0 | 252.33 | [23 empty] | 4.78 | 0.6 | A | [9 empty] | 58 | 0 | 833 | 33 | 0 | 0 | 0 | 560 | 0 | 602 | 30 | 0 | 0 | 59
2020-04-05 | B57828 | 2 | 중탄소 | AE15B35C |  | Si 탈산 | B | 30 | 14 | 53800 | 84.15 | D | D |  | D | 1 |  | 1 | 1540 | 1544 | 6600 |  |  | 6600 | 66.73 | 17 | 98906 | 1644 |  | Y | 40 | 34 | [7 empty] | 김익규 | 2 |  |  |  |  | Y |  | 94.9 | 12-6 | 174.62 | 0 | A |  | 1624 | 1 | 0.15 | 1572 | 1.42 | 74 | 27 | 219 | 3:39 | 15 | 16 | 0 | 0 |  | 0 | 0 |  | AR | 2020-04-05 11:04 | 2020-04-05 11:37 | 32 | 2020-04-05 10:51 | 45 |  |  |  |  | N | [8 empty] | 4.5 | 10.23 | 0 | [23 empty] | 0.22 | 0.22 | A | [9 empty] | 547 | 0 | 56 | 0 | 0 | 211 | 0 | 850 | 0 | 0 | 0 | 0 | 0 | 0 |  |  | 5
2020-04-05 | C55297 | 3 | 중탄소 | SM35C | 연주종료 | Al 탈산 | T | 15 | 47 | 48200 | 96.98 | D | D | D |  | 1 |  | 1 | 1535 | 1576 | 6300 |  |  | 6300 | 63.71 | 36 | 98892 | 1630 |  | Y | 42 | 36 |  |  | C55295 | 03 |  |  |  | 박지웅 | 3 |  | N | Y |  | Y |  | 98.55 | 12-3 | 111.02 | 0 | A |  | 1624 | 2 | 0.5 | 1572 | 1.18 | 71 | 33 | 331 | 5:31 | 10 | 17 | 0 | 0 |  | 0 | 10 |  | N2 | 2020-04-05 11:39 |  | 30 | 2020-04-05 11:27 | 42 |  |  |  |  | Y | [5 empty] | Y |  |  |  | 2.7 | 0 | [23 empty] | 0.31 | 0 | A | [9 empty] | 0 | 0 | 751 | 0 | 0 | 0 | 0 | 539 | 0 | 300 | 0 | 0 | 0 | 0 |  |  | 5
2020-04-05 | A57941 | 1 | 고탄소 | AE1055LS |  | Al 탈산 | B | 36 | 26 | 53100 | 91.33 | D | D | D |  | 1 | 1 |  | 1520 | 1536 | 6200 |  |  | 6200 | 61.06 | 12 | 101532 | 1608 |  | Y | 47 | 34 | [7 empty] | 김덕진 | 2 |  |  | Y |  |  |  | 107.6 | 13-7 | 10.28 | 159.03 | A |  | 1608 | 3 | 0.17 | 1555 | 1.29 | 71 | 35 | 228 | 3:48 | 25 | 25 | 16 | 0 |  | 0 |  |  | N2 | 2020-04-05 11:52 | 2020-04-05 12:33 | 41 | 2020-04-05 11:48 | 45 |  |  |  |  | Y |  |  |  | Y | [5 empty] | 0 | 229.97 | [23 empty] | 0.01 | 0 | A | [9 empty] | 0 | 0 | 793 | 19 | 0 | 0 | 0 | 418 | 0 | 392 | 0 | 0 | 0 | 43
2020-04-05 | B57829 | 2 | 중탄소 | AE15B35C | TUNDISH교체전 | Si 탈산 | B | 11 | 29 | 52050 | 90.85 | D | D |  | D | 1 |  | 1 | 1540 | 1544 | 6600 |  |  | 6600 | 66.54 | 12 | 99191 | 1635 |  | Y | 47 | 34 | [7 empty] | 김익규 | 3 |  |  |  |  | Y |  | 97.75 | 12-6 | 238.66 | 0 | A |  | 1618 | 1 | 0.12 | 1564 | 0 | 66 | 28 | 213 | 3:33 | 15 | 15 | 0 | 0 |  | 0 | 0 |  | AR | 2020-04-05 12:10 | 2020-04-05 12:40 | 29 | 2020-04-05 11:58 | 41 |  |  |  |  | N | [8 empty] | 4.5 | 8.13 | 0 | [23 empty] | 0.16 | 0.16 | A | [9 empty] | 459 | 0 | 329 | 0 | 0 | 219 | 0 | 781 | 0 | 0 | 0 | 0 | 0 | 27 |  |  | 5
2020-04-05 | C55298 | 3 | 중탄소 | SM35C | 연주종료 | Al 탈산 | T | 35 | 83 | 46400 | 84.65 | D | D | D |  | 1 |  | 1 | 1535 | 1553 | 5100 |  |  | 5100 | 53.04 | 35 | 96145 | 1629 |  | Y | 41 | 32 | [7 empty] | 박지웅 | 3 |  |  |  |  | Y |  | 97.5 | 11-6 | 71.64 | 0 | A |  | 1624 | 2 | 0.5 | 1577 | 1.68 | 76 | 33 | 351 | 5:51 | 10 | 12 | 0 | 0 |  | 0 | 10 |  | N2 | 2020-04-05 12:30 |  | 46 | 2020-04-05 12:15 | 61 |  |  |  |  | Y | [5 empty] | Y |  |  |  | 2.29 | 0 | [23 empty] | 0.39 | 0 | A | [9 empty] | 0 | 0 | 666 | 0 | 0 | 0 | 0 | 834 | 0 | 301 | 137 | 0 | 0 | 0
2020-04-05 | A57942 | 1 | 고탄소 | AE1055LS |  | Al 탈산 | B | 38 | 2 | 54400 | 96.03 | D | D | D |  | 1 | 1 |  | 1520 | 1560 | 5600 |  |  | 5600 | 66.19 | 10 | 84610 | 1608 |  | Y | 56 | 33 | [7 empty] | 김덕진 | 2 |  |  | Y | [5 empty] | 156.6 | 19.56 | A |  | 1608 | 3 | 0.17 | 1560 | 1.2 | 76 | 36 | 247 | 4:07 | 25 | 25 | 17 | 0 |  | 0 |  |  | N2 | 2020-04-05 13:01 | 2020-04-05 13:38 | 37 | 2020-04-05 13:01 | 37 |  |  |  |  | Y |  |  |  | Y | [5 empty] | 0 | 228.52 | [23 empty] | 1.56 | 0 | A | [9 empty] | 42 | 0 | 904 | 13 | 0 | 0 | 0 | 298 | 0 | 492 | 53 | 0 | 0 | 100
2020-04-05 | B57830 | 2 | 저탄소 | 17NICRMOS6HM | TUNDISH교체 | Si 탈산 | B | 37 | 11 | 54250 | 112.18 | D | D |  | D | 1 |  | 1 | 1555 | 1585 | 8700 |  |  | 8700 | 89.74 | 17 | 96951 | 1676 |  | Y | 51 | 47 | [7 empty] | 김익규 | 2 |  |  |  |  | Y |  | 93.05 | 12-5 | 0 | 266.38 | A |  | 1663 | 1 | 0.12 | 1592 | 1.58 | 83 | 27 | 353 | 5:53 | 18 | 21 | 0 | 0 |  | 0 | 0 |  | N2 | 2020-04-05 13:35 | 2020-04-05 14:06 | 30 | 2020-04-05 13:14 | 52 |  |  |  |  | N | [8 empty] | 4 | 0 | 17.2 | 수소 측정 안됨. | [18 empty] | 1.81 |  |  |  | 0.18 | 0.18 | A | [9 empty] | 583 | 871 | 70 | 417 | 0 | 0 | 0 | 804 | 0 | 0 | 0 | 0 | 0 | 0 |  |  | 7 |  | 1
2020-04-05 | C55299 | 3 | 중탄소 | SM35C | 연주종료 | Al 탈산 | T | 1 | 73 | 46850 | 74.93 | D | D | D |  | 1 |  | 1 | 1535 | 1525 | 6100 |  |  | 6100 | 65.31 | 34 | 93398 | 1620 |  | Y | 46 | 32 |  |  |  | 05 |  |  |  | 박지웅 | 3 |  |  | Y |  | Y |  | 99.55 | 11-9 | 144.56 | 0 | A |  | 1623 | 2 | 0.5 | 1578 | 1.88 | 77 | 30 | 352 | 5:52 | 10 | 10 | 0 | 0 |  | 0 | 10 |  | N2 | 2020-04-05 13:25 |  | 56 | 2020-04-05 13:19 | 61 |  |  |  |  | Y | [5 empty] | Y |  |  |  | 2.09 | 0 | [23 empty] | 1.1 | 0 | A | [9 empty] | 0 | 0 | 714 | 0 | 0 | 0 | 0 | 549 | 0 | 300 | 0 | 0 | 0 | 0
2020-04-05 | A57943 | 1 | 고탄소 | AE1055LS |  | Al 탈산 | B | 21 | 23 | 51200 | 84.85 | D | D | B |  | 1 | 1 |  | 1520 | 1535 | 5100 |  |  | 5100 | 50.23 | 12 | 101532 | 1596 |  | N | 43 | 27 | [7 empty] | 김덕진 | 2 |  | Y |  |  |  |  | 107.65 | 13-8 | 164.95 | 75.01 | A |  | 1596 | 3 | 0.17 | 1551 | 1.1 | 67 | 34 | 228 | 3:48 | 25 | 25 | 18 | 0 |  | 0 |  |  | N2 | 2020-04-05 14:07 | 2020-04-05 14:40 | 33 | 2020-04-05 14:06 | 34 |  |  |  |  | Y |  |  |  | Y | [5 empty] | 0 | 199.5 | [23 empty] | 2.96 | 0 | A | [9 empty] | 39 | 0 | 885 | 36 | 0 | 0 | 0 | 340 | 0 | 296 | 53 | 0 | 0 | 41
2020-04-05 | B57831 | 2 | 저탄소 | 17NICRMOS6HM |  | Si 탈산 | B | 22 | 17 | 51950 | 110.33 | D | D |  | B | 1 |  | 1 | 1555 | 1564 | 8600 |  |  | 8600 | 89.63 | 12 | 95952 | 1654 |  | Y | 52 | 45 | [7 empty] | 김익규 | 3 |  |  |  |  | Y |  | 103.95 | 13-6 | 0 | 262.12 | A |  | 1645 | 1 | 0.19 | 1580 | 1.62 | 71 | 27 | 240 | 4:00 | 18 | 19 | 0 | 0 |  | 0 | 0 |  | N2 | 2020-04-05 14:37 | 2020-04-05 15:03 | 27 | 2020-04-05 14:17 | 46 |  |  |  |  | N | 호이스트고장 | [7 empty] | 4.3 | 0 | 17.64 | [16 empty] | 0.8 | [6 empty] | 0.1 | 0.1 | A | [9 empty] | 418 | 1096 | 52 | 340 | 0 | 0 | 0 | 842 | 0 | 0 | 0 | 0 | 0 | 0 |  |  | 5
2020-04-05 | C55300 | 3 | 중탄소 | SM35C | 연주종료 | Al 탈산 | T | 16 | 82 | 45800 | 88.33 | D | D | B |  | 1 |  | 1 | 1535 | 1554 | 5700 |  |  | 5700 | 59.29 | 35 | 96145 | 1604 |  | Y | 42 | 27 |  |  |  | 05 |  |  |  | 박지웅 | 3 |  |  | Y |  | Y |  | 95.65 | 11-4 | 223.44 | 0 | A |  | 1606 | 2 | 0.51 | 1570 | 1.03 | 69 | 30 | 368 | 6:08 | 10 | 10 | 0 | 0 |  | 0 | 10 |  | N2 | 2020-04-05 14:41 |  | 46 | 2020-04-05 14:30 | 57 |  |  |  |  | Y | [5 empty] | Y |  |  |  | 2.28 | 0 | [23 empty] | 1.1 | 0 | A | [9 empty] | 0 | 0 | 680 | 0 | 0 | 0 | 0 | 641 | 0 | 300 | 0 | 0 | 0 | 0 |  |  | 5
2020-04-05 | A57944 | 1 | 고탄소 | AE1055LS |  | Al 탈산 | B | 6 | 6 | 52000 | 87.1 | D | B | B |  | 1 | 1 |  | 1520 | 1541 | 5400 |  |  | 5400 | 53.19 | 12 | 101532 | 1591 |  | Y | 40 | 30 | [7 empty] | 김덕진 | 2 |  | N | Y |  |  |  | 107.1 | 14-2 | 3.42 | 181.93 | A |  | 1592 | 3 | 0.17 | 1554 | 0.83 | 70 | 36 | 235 | 3:55 | 25 | 25 | 19 | 0 |  | 0 |  |  | N2 | 2020-04-05 15:12 | 2020-04-05 15:47 | 35 | 2020-04-05 15:11 | 36 |  |  |  |  | Y |  |  |  | Y | [5 empty] | 0 | 229.71 | [23 empty] | 19.96 | 0 | A | [9 empty] | 68 | 0 | 877 | 17 | 0 | 0 | 0 | 909 | 0 | 790 | 0 | 0 | 0 | 55
2020-04-05 | B57832 | 2 | 저탄소 | 17NICRMOS6HM |  | Si 탈산 | B | 30 | 15 | 53450 | 104.05 | D | B |  | B | 1 |  | 1 | 1555 | 1564 | 8500 |  |  | 8500 | 92.53 | 12 | 91858 | 1664 |  | Y | 48 | 43 | [7 empty] | 김익규 | 2 |  |  |  |  | Y |  | 103.85 | 13-6 | 0 | 308.46 | A |  | 1643 | 1 | 0.37 | 1581 | 1.41 | 72 | 28 | 364 | 6:04 | 18 | 19 | 0 | 0 |  | 0 | 0 |  | N2 | 2020-04-05 15:36 | 2020-04-05 16:04 | 28 | 2020-04-05 15:19 | 45 |  |  |  |  | N | 호이스트고장 | [7 empty] | 4 | 0 | 16 | [23 empty] | 0.1 | 0.1 | A | [9 empty] | 877 | 750 | 47 | 398 | 0 | 0 | 0 | 1001 | 0 | 0 | 0 | 0 | 0 | 0 |  |  | 5
2020-04-05 | C55301 | 3 | 중탄소 | SM35C | 연주종료 | Al 탈산 | T | 15 | 48 | 47900 | 94.73 | B | B | B |  | 1 |  | 1 | 1535 | 1527 | 6400 |  |  | 6400 | 75.16 | 31 | 85157 | 1624 |  | Y | 56 | 34 |  |  | C55298 | 05 |  |  |  | 박재승 | 3 |  |  | Y |  | Y |  | 98.85 | 12-3 | 127.61 | 0 | A |  | 1613 | 2 | 0.51 | 1572 | 1.64 | 71 | 32 | 347 | 5:47 | 10 | 11 | 0 | 0 |  | 0 | 10 |  | N2 | 2020-04-05 16:00 |  | 32 | 2020-04-05 15:46 | 45 |  |  |  |  | Y | [5 empty] | Y |  |  |  | 2.48 | 0 | [23 empty] | 1.1 | 0 | A | [9 empty] | 0 | 0 | 20 | 0 | 0 | 0 | 0 | 399 | 0 | 301 | 0 | 0 | 0 | 22 |  |  | 5
2020-04-05 | A57945 | 1 | 고탄소 | AE1055LS |  | Al 탈산 | B | 36 | 27 | 53200 | 80.38 | B | B | B |  | 1 | 1 |  | 1520 | 1544 | 5100 |  |  | 5100 | 50.23 | 12 | 101532 | 1611 |  | Y | 41 | 30 | [7 empty] | 이호남 | 2 |  | N | Y |  |  |  | 102.65 | 13-2 | 0 | 258.97 | A |  | 1603 | 3 | 0.16 | 1560 | 1.13 | 76 | 40 | 257 | 4:17 | 25 | 25 | 20 | 0 |  | 0 |  |  | N2 | 2020-04-05 16:11 | 2020-04-05 16:50 | 39 | 2020-04-05 16:10 | 40 |  |  |  |  | Y |  |  |  | Y | [5 empty] | 0 | 183.79 | [23 empty] | 23.51 | 0 | A | [9 empty] | 0 | 0 | 837 | 11 | 0 | 0 | 0 | 704 | 0 | 656 | 0 | 0 | 0 | 26
2020-04-05 | B57833 | 2 | 저탄소 | 17NICRMOS6HM | 잔강최소화전 | Si 탈산 | B | 11 | 30 | 51300 | 105.75 | B | B |  | B | 1 |  | 1 | 1555 | 1585 | 8900 |  |  | 8900 | 91.8 | 17 | 96951 | 1655 |  | Y | 49 | 44 | [7 empty] | 임승우 | 2 |  |  |  |  | Y |  | 107.9 | 13-7 | 0 | 277.2 | A |  | 1659 | 1 | 0.55 | 1587 | 1.39 | 78 | 38 | 391 | 6:31 | 18 | 20 | 0 | 0 |  | 0 | 0 |  | N2 | 2020-04-05 16:39 | 2020-04-05 17:02 | 23 | 2020-04-05 16:22 | 40 |  |  |  |  | N | 호이스트고장 | [7 empty] | 4.1 | 0 | 16.64 | [23 empty] | 0.22 | 0.22 | A | [9 empty] | 983 | 637 | 20 | 433 | 0 | 0 | 0 | 1055 | 0 | 0 | 0 | 0 | 0 | 5 |  |  | 5
2020-04-05 | C55302 | 3 | 중탄소 | SM35C | 연주종료 | Al 탈산 | T | 35 | 84 | 46250 | 92.58 | B | B | B |  | 1 |  | 1 | 1535 | 1554 | 5200 |  |  | 5200 | 54.08 | 35 | 96145 | 1625 |  | Y | 44 | 12 |  |  | C55299 | 05 |  |  |  | 박재승 | 3 |  | N | Y |  | Y |  | 100.05 | 11-8 | 219.52 | 0 | A |  | 1619 | 2 | 0.5 | 1576 | 1.43 | 75 | 36 | 424 | 7:04 | 10 | 11 | 0 | 0 |  | 0 | 10 |  | N2 | 2020-04-05 17:10 |  | 29 | 2020-04-05 16:52 | 47 |  |  |  |  | Y | [5 empty] | Y |  |  |  | 3.28 | 0 | [23 empty] | 1.1 | 0 | A | [9 empty] | 0 | 0 | 30 | 0 | 0 | 0 | 0 | 397 | 0 | 300 | 0 | 0 | 0 | 14 |  |  | 5
2020-04-05 | A57946 | 1 | 고탄소 | AE1055LS |  | Al 탈산 | B | 38 | 3 | 54600 | 80.75 | B | B | B |  | 1 | 1 |  | 1520 | 1559 | 5300 |  |  | 5300 | 52.2 | 12 | 101532 | 1590 |  | Y | 40 | 30 | [7 empty] | 이호남 | 2 |  |  | Y |  |  |  | 103.05 | 13-8 | 0 | 180.48 | A |  | 1590 | 3 | 0.16 | 1553 | 0.97 | 69 | 30 | 230 | 3:50 | 25 | 25 | 21 | 0 |  | 0 |  |  | N2 | 2020-04-05 17:09 | 2020-04-05 17:54 | 45 | 2020-04-05 17:07 | 47 |  |  |  |  | Y |  |  |  | Y | [5 empty] | 0 | 181.69 | [23 empty] | 0.03 | 0 | A | [9 empty] | 73 | 0 | 868 | 0 | 0 | 0 | 0 | 851 | 0 | 715 | 0 | 0 | 0 | 88
2020-04-05 | B57834 | 2 | 중탄소 | AE51B35 | 잔강최소화 | Al 탈산 | B | 37 | 12 | 53650 | 89.32 | B | B |  | B | 1 |  | 1 | 1540 | 1594 | 6000 |  |  | 6000 | 62.45 | 13 | 96083 | 1654 |  | Y | 45 | 35 | [7 empty] | 임승우 | 2 |  |  |  |  | Y |  | 102.75 | 13-6 | 193.88 | 0 | A |  | 1641 | 1 | 0.16 | 1574 | 1.53 | 74 | 22 | 192 | 3:12 | 16 | 17 | 0 | 0 |  | 0 | 0 |  | AR | 2020-04-05 17:24 | 2020-04-05 18:18 | 54 | 2020-04-05 17:12 | 66 |  |  |  |  | N | 호이스트고장 | [7 empty] | 3.6 | 14.35 | 0.27 | [23 empty] | 0.19 | 0.19 | A | [9 empty] | 1176 | 0 | 254 | 0 | 0 | 298 | 0 | 654 | 0 | 109 | 0 | 0 | 0 | 21 |  |  | 5
2020-04-05 | C55303 | 3 | 중탄소 | SM35C | TUNDISH교체전 | Al 탈산 | T | 5 | 36 | 48700 | 88 | B | B | B |  | 1 |  | 1 | 1535 | 1544 | 6900 |  |  | 6900 | 74.36 | 34 | 92789 | 1640 |  | N | 51 | 36 |  |  | C55300 | 05 |  |  |  | 박재승 | 3 |  | Y |  |  | Y |  | 95.3 | 12-2 | 302.48 | 7.77 | A |  | 1625 | 2 | 0.51 | 1570 | 2.04 | 69 | 20 | 445 | 7:25 | 10 | 11 | 0 | 0 |  | 0 |  |  | N2 | 2020-04-05 18:09 |  | 37 | 2020-04-05 17:58 | 48 | [14 empty] | 3.24 | 0 | [23 empty] | 1.1 | 0 | A |  |  | 7.973 | 30.987 | 46.704 | 0.283 | 5.857 | 1.507 | 1455.36 | 0 | 0 | 0 | 0 | 0 | 0 | 0 | 398 | 0 | 300 | 0 | 0 | 0 | 0
2020-04-05 | A57947 | 1 | 고탄소 | AE1055LS |  | Al 탈산 | B | 21 | 24 | 51300 | 83.4 | B | B | B |  | 1 | 1 |  | 1520 | 1553 | 5600 |  |  | 5600 | 55.16 | 12 | 101532 | 1583 |  | Y | 45 | 35 | [7 empty] | 이호남 | 2 |  |  | Y |  |  |  | 103.05 | 13-3 | 0 | 270.47 | A |  | 1589 | 3 | 0.17 | 1555 | 0.89 | 71 | 32 | 257 | 4:17 | 25 | 25 | 22 | 0 |  | 0 |  |  | N2 | 2020-04-05 18:10 | 2020-04-05 18:53 | 43 | 2020-04-05 18:08 | 45 |  |  |  |  | Y |  |  |  | Y | [5 empty] | 0 | 178.97 | [23 empty] | 1.21 | 0 | A | [9 empty] | 0 | 0 | 795 | 0 | 0 | 0 | 0 | 1429 | 0 | 1150 | 0 | 0 | 0 | 58
2020-04-05 | B57835 | 2 | 중탄소 | AE51B35 |  | Al 탈산 | B | 22 | 18 | 51700 | 84.48 | B | B |  | B | 1 |  | 1 | 1540 | 1564 | 5800 |  |  | 5800 | 60.36 | 13 | 96083 | 1627 |  | Y | 40 | 33 | [7 empty] | 임승우 | 2 |  |  |  |  | Y |  |  |  | 175.31 | 0 | A |  | 1618 | 1 | 0.12 | 1559 | 0 | 59 | 16 | 345 | 5:45 | 16 | 17 | 0 | 0 |  | 0 | 0 |  | AR | 2020-04-05 18:27 | 2020-04-05 19:23 | 55 | 2020-04-05 18:16 | 67 |  |  |  |  | N | 호이스트고장 | [7 empty] | 4.5 | 12.72 | 0 | [23 empty] | 0.08 | 0.08 | A | [9 empty] | 1214 | 0 | 31 | 0 | 0 | 267 | 0 | 672 | 0 | 107 | 0 | 0 | 0 | 21 |  |  | 5
2020-04-05 | A57948 | 1 | 고탄소 | AE1055LS |  | Al 탈산 | B | 6 | 7 | 52600 | 95.77 | B | B | B |  | 1 | 1 |  | 1520 | 1552 | 5700 |  |  | 5700 | 56.14 | 12 | 101532 | 1592 |  | Y | 43 | 31 | [7 empty] | 이호남 | 2 |  |  | Y |  |  |  | 105.6 | 13-10 | 0 | 208.88 | A |  | 1594 | 3 | 0.17 | 1553 | 0.8 | 69 | 36 | 246 | 4:06 | 25 | 25 | 23 | 0 |  | 0 |  |  | N2 | 2020-04-05 19:22 | 2020-04-05 19:57 | 35 | 2020-04-05 19:20 | 37 |  |  |  |  | Y |  |  |  | Y | [5 empty] | 0 | 257.24 | [23 empty] | 0.03 | 0 | A | [9 empty] | 38 | 0 | 897 | 9 | 0 | 0 | 0 | 1148 | 0 | 771 | 0 | 0 | 0 | 66
2020-04-05 | C55304 | 3 | 저탄소 | 18CRNIMO7HI |  | Al 탈산 | I | 1 | 74 | 46750 | 143.68 | B | B | B |  | 1 |  | 1 | 1560 | 1561 | 11500 |  |  | 11500 | 115.93 | 16 | 99200 | 1695 |  | INGOT | 73 | 58 |  |  | C55301 | 04 |  |  |  | 박재승 |  |  | Y |  |  | Y |  | 101.1 | 12-1 | 0.02 | 531.3 | A |  | 1681 | 2 | 0.49 | 1585 | 1.92 | 79 |  | 731 | 12:11 | 25 | 25 | 0 | 0 |  | 0 | 15 |  | N2 | 2020-04-05 20:13 |  | 22 | 2020-04-05 19:52 | [5 empty] | Y | [5 empty] | N |  |  |  | 0.08 | 25.05 | [18 empty] | 1.2 |  |  |  |  | 1.1 | 0 | A | [9 empty] | 594 | 1758 | 31 | 0 | 0 | 0 | 0 | 1012 | 0 | 299 | 0 | 0 | 0 | 0
2020-04-05 | B57836 | 2 | 중탄소 | AE51B35 |  | Al 탈산 | B | 30 | 16 | 0 | 87.68 | B | B |  | B | 1 |  | 1 | 1540 | 1577 | 5400 |  |  | 5400 | 60.88 | 12 | 88692 | 1645 | 363 | Y | 40 | 28 | [7 empty] | 임승우 | 2 |  |  |  |  | Y |  | 154.5 |  | 157.28 | 0 | A |  | 1617 | 1 | 0.13 | 1574 | 1.03 | 74 | 21 | 196 | 3:16 | 16 | 17 | 0 | 0 |  | 0 | 0 |  | AR | 2020-04-05 19:29 | 2020-04-05 20:26 | 57 | 2020-04-05 19:17 | 69 |  |  |  |  | N | 호이스트고장 | [7 empty] | 4.1 | 11.49 | 0 | [23 empty] | 0.07 | 0.07 | A | [9 empty] | 1197 | 0 | 119 | 32 | 0 | 275 | 0 | 604 | 0 | 102 | 0 | 0 | 0 | 0 |  |  | 2
2020-04-05 | A57949 | 1 | 고탄소 | AE1055LS |  | Al 탈산 | B | 36 | 28 | 53500 | 89.82 | B | B | B |  | 1 | 1 |  | 1520 | 1561 | 5000 |  |  | 5000 | 59.09 | 10 | 84610 | 1594 |  | Y | 51 | 26 | [7 empty] | 이호남 | 2 |  |  | Y |  |  |  | 98.6 | 12-7 | 0.02 | 242.32 | A |  | 1594 | 3 | 0.18 | 1556 | 1 | 72 | 37 | 252 | 4:12 | 25 | 25 | 24 | 0 |  | 0 |  |  | N2 | 2020-04-05 20:20 | 2020-04-05 21:02 | 41 | 2020-04-05 20:19 | 43 |  |  |  |  | Y |  |  |  | Y | [5 empty] | 0 | 180.08 | [23 empty] | 1.12 | 0 | A | [9 empty] | 45 | 0 | 826 | 21 | 0 | 0 | 0 | 552 | 0 | 553 | 0 | 0 | 0 | 32
2020-04-05 | B57837 | 2 | 중탄소 | AE51B35 | TUNDISH교체전 | Al 탈산 | B | 11 | 31 | 50950 | 101.68 | B | B |  | B | 1 |  | 1 | 1540 | 1596 | 5800 |  |  | 5800 | 58.22 | 14 | 99614 | 1634 |  | Y | 58 | 31 | [7 empty] | 임승우 | 2 |  |  |  |  | Y |  | 101.45 | 12-10 | 141.82 | 0 | A |  | 1628 | 1 | 0.14 | 1576 | 1.3 | 76 | 30 | 308 | 5:08 | 16 | 17 | 0 | 0 | 25 | 0 | 0 |  | AR | 2020-04-05 20:39 | 2020-04-05 21:30 | 51 | 2020-04-05 20:28 | 62 |  |  |  |  | N | 호이스트고장 | [7 empty] | 4 | 12.54 | 0 | [23 empty] | 0.22 | 0.22 | A | [9 empty] | 1120 | 0 | 30 | 0 | 0 | 263 | 0 | 603 | 0 | 111 | 0 | 0 | 0 | 5 |  |  | 4
2020-04-05 | C55305 | 3 | 중탄소 | AE15B36D2 | 연주시작 | Al 탈산 | T | 15 | 49 | 47350 | 128.98 | B | B | B |  | 1 |  | 1 | 1535 | 1515 | 10500 |  |  | 10500 | 127.74 | 30 | 82200 | 1639 |  | Y | 84 | 57 | 래들교반 약함 |  | C55302 | 05 |  |  |  | 박재승 | 3 |  | Y |  |  | Y |  | 92.95 | 11-7 | 193.15 | 0 | A |  | 1654 | 2 | 0.49 | 1586 | 2.27 | 88 | 44 | 408 | 6:48 | 13 | 13 | 0 | 0 |  | 0 | 10 |  | AR | 2020-04-05 21:18 |  | 21 | 2020-04-05 21:03 | 35 |  |  |  |  | Y | [5 empty] | N |  |  |  | 5.38 | 0 | [23 empty] | 1.1 | 0 | B | [9 empty] | 82 | 0 | 543 | 0 | 0 | 0 | 0 | 1144 | 0 | 301 | 230 | 0 | 0 | 15 |  |  | 9 |  | 1
2020-04-05 | A57950 | 1 | 고탄소 | AE1055LS |  | Al 탈산 | B | 38 | 4 | 54000 | 90.25 | B | B | B |  | 1 | 1 |  | 1520 | 1572 | 4700 |  |  | 4700 | 46.29 | 12 | 101532 | 1593 |  | Y | 49 | 25 | [7 empty] | 이호남 | 2 |  |  | Y |  |  |  | 102.35 | 13-7 | 0.79 | 226.16 | A |  | 1593 | 3 | 0.17 | 1550 | 1.08 | 66 | 30 | 294 | 4:54 | 25 | 27 | 25 | 0 |  | 0 |  |  | N2 | 2020-04-05 21:21 | 2020-04-05 22:00 | 39 | 2020-04-05 21:19 | 41 |  |  |  |  | Y |  |  |  | Y | [5 empty] | 0 | 189.65 | [23 empty] | 3.45 | 0 | A | [9 empty] | 0 | 0 | 804 | 14 | 0 | 0 | 0 | 757 | 0 | 614 | 0 | 0 | 0 | 118
2020-04-05 | B57838 | 2 | 중탄소 | SM45CS | TUNDISH교체 | Al 탈산 | B | 37 | 13 | 53550 | 111.7 | B | B |  | C | 1 |  | 1 | 1540 | 1566 | 7800 |  |  | 7800 | 84.04 | 11 | 92815 | 1666 |  | Y | 48 | 42 | [7 empty] | 임승우 | 2 | [8 empty] | 97.98 | 0 | A |  | 1653 | 1 | 0.15 | 1581 | 1.22 | 88 | 31 | 205 | 3:25 | 15 | 21 | 0 | 0 |  | 0 | 0 |  | N2 | 2020-04-05 22:04 | 2020-04-05 22:57 | 53 | 2020-04-05 21:49 | 69 |  |  |  |  | N | 호이스트고장 | [7 empty] | 4 | 17.62 | 0 | [16 empty] | 3.4 |  |  | 2.27 |  |  |  | 0.06 | 0.06 | A | [9 empty] | 0 | 0 | 22 | 0 | 0 | 119 | 0 | 1399 | 0 | 613 | 0 | 0 | 0 | 40 |  |  |  |  | 1
2020-04-05 | C55306 | 3 | 중탄소 | AE15B36D2 | 연주종료 | Al 탈산 | T | 35 | 85 | 45950 | 106.87 | B | B | C |  | 1 |  | 1 | 1535 | 1550 | 7600 |  |  | 7600 | 84.05 | 33 | 90420 | 1637 | 739 | Y | 61 | 40 |  |  | C55303 | 05 |  |  |  | 박재승 | 3 |  | Y |  |  | N |  | 94.75 | 11-3 | 276.54 | 0 | A |  | 1641 | 2 | 0.48 | 1580 | 2.1 | 82 | 53 | 450 | 7:30 | 13 | 13 | 0 | 0 |  | 0 | 16 |  | AR | 2020-04-05 22:27 |  | 16 | 2020-04-05 22:11 | 32 |  |  |  |  | N | [5 empty] | N |  |  |  | 5.82 | 0 | [23 empty] | 1.1 | 0 | A | [9 empty] | 151 | 21 | 1187 | 66 | 0 | 0 | 0 | 1101 | 0 | 300 | 150 | 0 | 0 | 0 |  |  | 7
2020-04-05 | A57951 | 1 | 고탄소 | AE1055LS |  | Al 탈산 | B | 21 | 25 | 50900 | 91.95 | B | B | C |  | 1 | 1 |  | 1520 | 1549 | 6500 |  |  | 6500 | 64.02 | 12 | 101532 | 1594 |  | Y | 50 | 36 | [7 empty] | 이호남 | 2 |  |  | Y |  |  |  | 110.25 | 14-1 | 0 | 250.33 | A |  | 1594 | 3 | 0.18 | 1551 | 1.02 | 67 | 35 | 276 | 4:36 | 25 | 25 | 26 | 0 |  | 0 |  |  | N2 | 2020-04-05 22:27 | 2020-04-05 23:01 | 34 | 2020-04-05 22:27 | 34 |  |  |  |  | Y |  |  |  | Y | [5 empty] | 0 | 202.01 | [23 empty] | 7.95 | 0 | A | [9 empty] | 0 | 0 | 886 | 19 | 0 | 0 | 0 | 1205 | 0 | 858 | 0 | 0 | 0 | 31
2020-04-05 | B57839 | 2 | 중탄소 | SM45CS |  | Al 탈산 | B | 22 | 19 | 51500 | 110.9 | B | B |  | C | 1 |  | 1 | 1540 | 1577 | 5700 |  |  | 5700 | 59.67 | 12 | 95532 | 1635 | 719 | Y | 46 | 32 | [7 empty] | 임승우 | 2 |  |  |  |  | Y |  | 100.6 | 13-1 | 233.6 | 0 | A |  | 1626 | 1 | 0.17 | 1572 | 1.23 | 79 | 29 | 244 | 4:04 | 15 | 16 | 0 | 0 |  | 0 | 0 |  | N2 | 2020-04-05 23:04 | 2020-04-05 23:54 | 50 | 2020-04-05 22:38 | 76 |  |  |  |  | N | 호이스트고장 | [7 empty] | 4.6 | 8.31 | 0 | 수소측정기 점검바람 측정시간 길어짐 | [15 empty] | 4.2 | [6 empty] | 0.21 | 0.21 | A | [9 empty] | 0 | 0 | 32 | 0 | 0 | 135 | 0 | 739 | 0 | 0 | 0 | 0 | 0 | 55 |  |  | 5
2020-04-05 | C55307 | 3 | 중탄소 | AE15B34M | 연주종료 | Si 탈산 | T | 5 | 37 | 51050 | 80.67 | B | C | C |  | 1 |  | 1 | 1535 | 1536 | 6400 |  |  | 6400 | 58.39 | 40 | 109600 | 1629 |  | Y | 44 | 35 | [8 empty] | 2 |  |  |  |  | Y |  | 94.5 | 12-1 | 194.19 | 0 | A |  | 1615 | 2 | 0.5 | 1565 | 1.67 | 68 | 34 | 302 | 5:02 | 13 | 13 | 0 | 0 |  | 0 | 7 |  | AR | 2020-04-05 23:17 |  | 30 | 2020-04-05 23:10 | 37 |  |  |  |  | N | [5 empty] | N |  |  |  | 4.9 | 0 | [23 empty] | 0 | 0 | B | [9 empty] | 66 | 0 | 424 | 377 | 0 | 0 | 0 | 399 | 0 | 299 | 0 | 0 | 0 | 15 |  |  | 5
2020-04-05 | A57952 | 1 | 고탄소 | AE1055LS |  | Al 탈산 | B | 6 | 8 | 52000 | 87.35 | C | C | C |  | 1 | 1 |  | 1520 | 1523 | 5300 |  |  | 5300 | 52.2 | 12 | 101532 | 1596 |  | Y | 46 | 34 | [7 empty] | 박안희 | 2 |  |  | Y |  |  |  | 106.85 | 14-1 | 0 | 328.55 | A |  | 1596 | 3 | 0.18 | 1549 | 1.15 | 65 | 34 | 255 | 4:15 | 25 | 25 | 27 | 0 |  | 0 |  |  | N2 | 2020-04-05 23:33 | 2020-04-06 00:09 | 36 | 2020-04-05 23:32 | 37 |  |  |  |  | Y |  |  |  | Y | [5 empty] | 0 | 219.2 | [23 empty] | 10.2 | 0 | A | [9 empty] | 0 | 0 | 786 | 16 | 0 | 0 | 0 | 736 | 0 | 627 | 0 | 0 | 0 | 84
2020-04-05 | B57840 | 2 | 중탄소 | SM45CS |  | Al 탈산 | B | 30 | 17 | 53050 | 103.78 | C | C |  | C | 1 |  | 2 | 1540 | 1535 | 6900 |  |  | 6900 | 73.44 | 14 | 93954 | 1627 |  | Y | 43 | 35 | [7 empty] | 고승만 | 2 |  |  |  |  | Y |  | 106.15 | 13-8 | 219.83 | 0 | A |  | 1620 | 1 | 0.21 | 1568 | 1.16 | 75 | 25 | 186 | 3:06 | 15 | 16 | 0 | 0 |  | 0 | 0 |  | N2 | 2020-04-06 00:08 | 2020-04-06 00:53 | 44 | 2020-04-05 23:45 | 68 |  |  |  |  | N | 호이스트고장 | [7 empty] | 3.7 | 29.68 | 0 | [23 empty] | 0.32 | 0.32 | A | [9 empty] | 0 | 0 | 62 | 0 | 0 | 156 | 0 | 604 | 0 | 414 | 0 | 0 | 0 | 60
2020-04-05 | C55308 | 3 | 중탄소 | AE15B36D2 | 연주종료 | Al 탈산 | T | 1 | 75 | 46950 | 85.03 | C | C | C |  | 1 |  | 1 | 1535 | 1597 | 5300 |  |  | 5300 | 60.45 | 32 | 87680 | 1643 | 356 | Y | 42 | 33 | [8 empty] | 2 |  |  |  |  | Y |  | 98.3 | 11-8 | 139.2 | 0 | A |  | 1636 | 2 | 0.49 | 1580 | 1.75 | 82 | 45 | 336 | 5:36 | 13 | 15 | 0 | 0 |  | 0 | 12 |  | AR | 2020-04-06 00:30 |  | 19 | 2020-04-06 00:19 | 30 |  |  |  |  | N | [5 empty] | N |  |  |  | 10 | 0 | [23 empty] | 0 | 0 | C | [9 empty] | 64 | 0 | 722 | 0 | 0 | 0 | 0 | 843 | 0 | 280 | 0 | 0 | 0 | 26 |  |  | 5
2020-04-05 | A57953 | 1 | 고탄소 | AE1055LS |  | Al 탈산 | B | 36 | 29 | 52800 | 83.37 | C | C | C |  | 1 | 1 |  | 1520 | 1514 | 5500 |  |  | 5500 | 65 | 10 | 84610 | 1591 |  | Y | 43 | 34 | [7 empty] | 박안희 | 2 |  |  | Y |  |  |  | 105.75 | 13-5 | 0 | 153.83 | A |  | 1591 | 3 | 0.17 | 1542 | 1.23 | 58 | 25 | 333 | 5:33 | 25 | 25 | 28 | 0 |  | 0 |  |  | N2 | 2020-04-06 00:37 | 2020-04-06 01:13 | 36 | 2020-04-06 00:36 | 37 |  |  |  |  | Y |  |  |  | Y | [5 empty] | 0 | 185.54 | [23 empty] | 15.1 | 0 | A | [9 empty] | 13 | 0 | 873 | 0 | 0 | 0 | 0 | 596 | 0 | 548 | 0 | 0 | 0 | 52
2020-04-05 | B57841 | 2 | 중탄소 | SM45CS |  | Al 탈산 | B | 11 | 32 | 50750 | 116.72 | C | C |  | C | 1 |  | 1 | 1540 | 1535 | 7200 |  |  | 7200 | 73.71 | 12 | 97680 | 1624 |  | Y | 52 | 36 |  |  | B57838 | 05 |  |  |  | 고승만 | 2 |  |  | Y |  | Y |  | 107.95 | 13-6 | 255.36 | 0 | A |  | 1615 | 1 | 0.17 | 1559 | 1.07 | 66 | 29 | 273 | 4:33 | 15 | 17 | 0 | 0 | 25 | 0 | 0 |  | N2 | 2020-04-06 01:31 | 2020-04-06 01:55 | 24 | 2020-04-06 01:10 | 45 |  |  |  |  | N | 호이스트고장 | [7 empty] | 3.8 | 9.6 | 0 | [23 empty] | 0.22 | 0.22 | A | [9 empty] | 0 | 0 | 70 | 0 | 0 | 131 | 0 | 503 | 0 | 409 | 0 | 0 | 0 | 45
2020-04-05 | C55309 | 3 | 중탄소 | AE15B36D2 | 연주종료 | Al 탈산 | T | 15 | 50 | 47100 | 85.45 | C | C | C |  | 1 |  | 1 | 1535 | 1558 | 5900 |  |  | 5900 | 86.13 | 25 | 68500 | 1638 |  | Y | 44 | 32 | [8 empty] | 2 |  |  |  |  | Y |  | 98.35 | 12-2 | 247.49 | 0 | A |  | 1626 | 2 | 0.49 | 1570 | 2.07 | 72 | 45 | 308 | 5:08 | 13 | 13 | 0 | 0 |  | 0 | 15 |  | AR | 2020-04-06 01:31 |  | 16 | 2020-04-06 01:16 | 31 |  |  |  |  | N | [5 empty] | N |  |  |  | 6.35 | 0 | [23 empty] | 0 | 0 | A | [9 empty] | 37 | 0 | 1041 | 0 | 0 | 0 | 0 | 400 | 0 | 199 | 0 | 0 | 0 | 22 |  |  | 5
2020-04-05 | A57954 | 1 | 고탄소 | AE1055LS |  | Al 탈산 | B | 38 | 5 | 54600 | 84.42 | C | C | C |  | 1 | 1 |  | 1520 | 1507 | 5800 |  |  | 5800 | 57.12 | 12 | 101532 | 1581 |  | Y | 46 | 36 | [7 empty] | 박안희 | 2 |  |  | Y |  |  |  | 100 | 13-4 | 0 | 252.03 | A |  | 1581 | 3 | 0.19 | 1546 | 0.9 | 62 | 26 | 267 | 4:27 | 25 | 25 | 29 | 0 |  | 0 |  |  | N2 | 2020-04-06 01:47 | 2020-04-06 02:17 | 30 | 2020-04-06 01:46 | 31 |  |  |  |  | Y |  |  |  | Y | [5 empty] | 0 | 218.68 | [23 empty] | 17.33 | 0 | A | [9 empty] | 0 | 0 | 804 | 27 | 0 | 0 | 0 | 598 | 0 | 520 | 0 | 0 | 0 | 79
2020-04-05 | B57842 | 2 | 중탄소 | SM45C |  | Si 탈산 | B | 37 | 14 | 52900 | 98.53 | C | C |  | C | 1 |  | 1 | 1540 | 1525 | 6100 |  |  | 6100 | 40.63 | 18 | 150136 | 1605 |  | Y | 41 | 36 |  |  | B57839 | 05 |  |  |  | 고승만 | 2 |  |  | Y |  | Y |  | 106.5 | 13-9 | 282.3 | 0 | A |  | 1602 | 1 | 0.17 | 1552 | 1.08 | 59 | 23 | 151 | 2:31 | 15 | 16 | 0 | 0 |  | 0 | 0 |  | N2 | 2020-04-06 02:25 | 2020-04-06 02:58 | 33 | 2020-04-06 02:05 | 53 |  |  |  |  | N | 호이스트고장 | [7 empty] | 3.8 | 0 | 11.75 | [23 empty] | 0.38 | 0.38 | A | [9 empty] | 0 | 0 | 26 | 0 | 0 | 116 | 0 | 504 | 0 | 211 | 0 | 0 | 0 | 64
2020-04-05 | C55310 | 3 | 중탄소 | AE15B36D2 | 연주종료 | Al 탈산 | T | 35 | 86 | 46000 | 91.28 | C | C | C |  | 1 |  | 1 | 1535 | 1551 | 6100 |  |  | 6100 | 58.59 | 38 | 104120 | 1625 |  | Y | 42 | 37 | 07 번 TI-over로 빌렛 10톤 내려받음 |  |  | 10 |  |  |  |  | 2 |  | Y |  |  | Y |  | 105.9 | 12-3 | 224.32 | 0 | A |  | 1623 | 2 | 0.49 | 1574 | 1.48 | 76 | 51 | 341 | 5:41 | 13 | 13 | 0 | 0 |  | 0 | 16 |  | AR | 2020-04-06 02:37 |  | 18 | 2020-04-06 02:22 | 34 |  |  |  |  | N | [5 empty] | N |  |  |  | 7.96 | 0 | 진공후 Ti -Wire 하한치 0.030% 로 계산하여 125m 투입후 351 분석값 0.0273% 나와(계산치보다 낮게 나옴) 25m 추가 투입 351보고 Ti 0.0326%에 맞춤, 실제 제품분석 0.0393% 나옴 | [22 empty] | 0 | 0 | A | [9 empty] | 81 | 0 | 981 | 0 | 0 | 0 | 0 | 401 | 0 | 200 | 0 | 0 | 0 | 20 |  |  | 5
2020-04-05 | A57955 | 1 | 고탄소 | AE1055LS | TUNDISH교체전 | Al 탈산 | B | 21 | 26 | 51900 | 74.28 | C | C | C |  | 1 | 1 |  | 1520 | 1562 | 4400 |  |  | 4400 | 46.42 | 12 | 94792 | 1583 |  | Y | 40 | 29 | [7 empty] | 박안희 | 2 |  | Y | [6 empty] | 0.07 | 126.99 | A |  | 1583 | 3 | 0 | 1550 | 0.97 | 66 | 31 | 321 | 5:21 | 25 | 25 | 30 | 0 |  | 0 |  |  | N2 | 2020-04-06 02:44 | 2020-04-06 03:17 | 33 | 2020-04-06 02:43 | 34 |  |  |  |  | Y |  |  |  | Y | [5 empty] | 0 | 154.28 | [23 empty] | 18.83 | 0 | A | [9 empty] | 0 | 0 | 863 | 34 | 0 | 0 | 0 | 598 | 0 | 550 | 0 | 0 | 0 | 46
2020-04-05 | B57843 | 2 | 중탄소 | SWRCH45FCR |  | Al 탈산 | B | 22 | 20 | 51350 | 96.65 | C | C |  | C | 1 |  | 1 | 1540 | 1544 | 6000 |  |  | 6000 | 162.36 | 5 | 36955 | 1624 |  | Y | 42 | 33 |  |  | B57840 | 05 |  |  |  | 고승만 | 2 |  |  | Y |  | Y |  | 99.85 | 12-10 | 182.28 | 0 | A |  | 1605 | 1 | 0.16 | 1560 | 1 | 68 | 27 | 206 | 3:26 | 13 | 14 | 0 | 0 |  | 0 | 0 |  | N2 | 2020-04-06 03:23 | 2020-04-06 04:01 | 38 | 2020-04-06 03:08 | 53 |  |  |  |  | N | 호이스트고장 | [7 empty] | 4 | 7.02 | 0.53 | [23 empty] | 0.11 | 0.11 | A | [9 empty] | 32 | 0 | 66 | 0 | 0 | 149 | 0 | 697 | 0 | 412 | 0 | 0 | 0 | 42
2020-04-05 | C55311 | 3 | 중탄소 | AE15B36D2 | 연주종료 | Al 탈산 | T | 5 | 38 | 49250 | 93.4 | C | C | C |  | 1 |  | 1 | 1535 | 1561 | 5500 |  |  | 5500 | 57.35 | 35 | 95900 | 1626 |  | Y | 42 | 34 | 08번 TI over로19톤 내려 합탕 |  |  | 19 |  |  |  |  | 2 |  | Y |  |  | Y |  | 96.65 | 12-3 | 184.46 | 0 | A |  | 1639 | 2 | 0.49 | 1579 | 1.94 | 81 | 52 | 334 | 5:34 | 13 | 13 | 0 | 0 |  | 0 | 20 |  | AR | 2020-04-06 03:42 |  | 25 | 2020-04-06 03:22 | 45 |  |  |  |  | N | [5 empty] | N |  |  |  | 7.38 | 0 | Ti 0.033%에 맞추고 Ti-Wire 투입 | [22 empty] | 0 | 0 | A | [9 empty] | 0 | 0 | 623 | 0 | 0 | 0 | 0 | 392 | 0 | 201 | 0 | 0 | 0 | 6 |  |  | 5
2020-04-05 | A57956 | 1 | 고탄소 | STB2 | TUNDISH교체 | Al 탈산 | B | 6 | 9 | 51900 | 88.63 | C | C | C |  | 1 | 1 |  | 1520 | 1533 | 6400 |  |  | 6400 | 75.64 | 10 | 84610 | 1587 |  | Y | 48 | 41 | [7 empty] | 박안희 | 2 |  |  | Y |  |  |  | 105.05 | 13-9 | 361.88 | 0 | A |  | 1587 | 3 | 0.19 | 1551 | 0.9 | 95 | 41 | 232 | 3:52 | 25 | 25 | 31 | 0 |  | 0 |  |  | AR | 2020-04-06 03:56 | 2020-04-06 04:42 | 46 | 2020-04-06 03:55 | 47 |  |  |  |  | Y |  |  |  | Y | [5 empty] | 109.77 | 60.92 | [19 empty] | 2.12 | 1.42 |  |  | 20.44 | 0 | A | [9 empty] | 0 | 0 | 195 | 16 | 0 | 0 | 0 | 296 | 0 | 452 | 0 | 0 | 0 | 90 |  |  |  |  | 1
2020-04-05 | B57844 | 2 | 중탄소 | SWRCH45FCR |  | Al 탈산 | B | 30 | 18 | 52800 | 102.23 | C | C |  | C | 1 |  | 1 | 1540 | 1564 | 5500 |  |  | 5500 | 53.15 | 14 | 103474 | 1625 |  | Y | 39 | 30 |  |  | B57841 | 05 |  |  |  | 고승만 | 2 |  |  | Y |  | Y |  | 102.5 | 13-4 | 212.42 | 0 | A |  | 1612 | 1 | 0.19 | 1559 | 1.18 | 67 | 24 | 190 | 3:10 | 13 | 14 | 0 | 0 |  | 0 | 0 |  | N2 | 2020-04-06 04:35 | 2020-04-06 05:04 | 29 | 2020-04-06 04:09 | 55 |  |  |  |  | N | 호이스트고장 | [8 empty] | 11.06 | 0 | [23 empty] | 0.32 | 0.32 | A | [9 empty] | 61 | 0 | 251 | 0 | 0 | 176 | 0 | 599 | 0 | 409 | 0 | 0 | 0 | 51
2020-04-05 | C55312 | 3 | 중탄소 | AE15B36D2 | 연주종료 | Al 탈산 | T | 1 | 76 | 47400 | 92.3 | C | C | C |  | 1 |  | 1 | 1535 | 1518 | 7200 |  |  | 7200 | 65.69 | 40 | 109600 | 1627 |  | Y | 43 | 40 |  |  |  | 05 |  |  |  |  | 2 |  | Y |  |  | Y |  | 97.05 | 11-6 | 218.96 | 0 | A |  | 1626 | 2 | 0.49 | 1572 | 1.54 | 74 | 47 | 330 | 5:30 | 13 | 13 | 0 | 0 |  | 0 | 14 |  | AR | 2020-04-06 04:44 |  | 31 | 2020-04-06 04:30 | 46 |  |  |  |  | N | [5 empty] | N |  |  |  | 7.59 | 0 | [23 empty] | 0 | 0 | A | [9 empty] | 41 | 0 | 913 | 0 | 0 | 0 | 0 | 407 | 0 | 199 | 0 | 0 | 0 | 11 |  |  | 5
2020-04-05 | A57957 | 1 | 고탄소 | STB2 |  | Al 탈산 | B | 36 | 30 | 52800 | 83.63 | C | C | C |  | 1 | 1 |  | 1520 | 1532 | 5600 |  |  | 5600 | 66.19 | 10 | 84610 | 1564 |  | Y | 42 | 35 | [7 empty] | 박안희 | 2 |  | Y |  |  |  |  | 104.6 | 13-3 | 332.98 | 0 | A |  | 1564 | 3 | 0.19 | 1526 | 0.93 | 70 | 36 | 267 | 4:27 | 25 | 25 | 32 | 0 |  | 0 |  |  | AR | 2020-04-06 05:02 | 2020-04-06 05:45 | 43 | 2020-04-06 05:01 | 44 |  |  |  |  | Y |  |  |  | Y | [5 empty] | 121.49 | 63.49 | [20 empty] | 1.33 |  |  | 22.33 | 0 | A | [9 empty] | 0 | 37 | 218 | 10 | 0 | 0 | 0 | 295 | 0 | 519 | 0 | 0 | 0 | 55
2020-04-05 | B57845 | 2 | 중탄소 | SWRCH45FCR |  | Al 탈산 | B | 11 | 33 | 50900 | 96.4 | C | C |  | C | 1 |  | 1 | 1540 | 1544 | 5800 |  |  | 5800 | 56.05 | 14 | 103474 | 1636 |  | Y | 42 | 38 | [7 empty] | 고승만 | 2 |  |  |  |  | Y |  | 99.2 | 12-7 | 171.85 | 0 | A |  | 1610 | 1 | 0.17 | 1553 | 1.26 | 61 | 24 | 205 | 3:25 | 13 | 14 | 0 | 0 | 30 | 0 | 0 |  | N2 | 2020-04-06 05:27 | 2020-04-06 06:05 | 38 | 2020-04-06 05:11 | 55 |  |  |  |  | N | 호이스트고장 | [7 empty] | 5 | 9.07 | 0 | [23 empty] | 0.12 | 0.12 | A | [9 empty] | 0 | 0 | 113 | 0 | 0 | 240 | 0 | 903 | 0 | 408 | 0 | 0 | 0 | 16 |  |  | 5
2020-04-05 | C55313 | 3 | 중탄소 | AE15B36D2 | 연주종료 | Al 탈산 | T | 15 | 51 | 47500 | 82.17 | C | C | C |  | 1 |  | 1 | 1535 | 1561 | 5500 |  |  | 5500 | 60.83 | 33 | 90420 | 1640 |  | Y | 49 | 31 |  |  |  | 05 |  |  |  |  | 2 |  | Y |  |  | Y |  | 95.35 | 11-9 | 181.6 | 0 | A |  | 1629 | 2 | 0.49 | 1579 | 2.38 | 81 | 48 | 304 | 5:04 | 13 | 13 | 0 | 0 |  | 0 | 12 |  | AR | 2020-04-06 05:43 |  | 36 | 2020-04-06 05:31 | 48 |  |  |  |  | N | [5 empty] | N |  |  |  | 8.27 | 0 | [23 empty] | 0.88 | 0 | A | [9 empty] | 73 | 0 | 768 | 0 | 0 | 0 | 0 | 600 | 0 | 200 | 0 | 0 | 0 | 15 |  |  | 5
2020-04-05 | A57958 | 1 | 고탄소 | STB2 |  | Al 탈산 | B | 38 | 6 | 54300 | 84.22 | C | C | A |  | 1 | 1 |  | 1520 | 1549 | 4900 |  |  | 4900 | 48.26 | 12 | 101532 | 1567 |  | Y | 42 | 31 | [7 empty] | 박안희 | 2 |  |  | Y |  |  |  | 103.1 | 13-7 | 278.27 | 0 | A |  | 1567 | 3 | 0.18 | 1525 | 1.02 | 69 | 26 | 233 | 3:53 | 25 | 26 | 33 | 0 |  | 0 |  |  | AR | 2020-04-06 06:01 | 2020-04-06 06:53 | 51 | 2020-04-06 05:59 | 54 |  |  |  |  | Y |  |  |  | Y | [5 empty] | 93.75 | 63.19 | [20 empty] | 1.19 |  |  | 0.01 | 0 | A | [9 empty] | 0 | 30 | 186 | 0 | 0 | 0 | 0 | 296 | 0 | 296 | 0 | 0 | 0 | 86
2020-04-05 | B57846 | 2 | 중탄소 | SWRCH45FCR | TUNDISH교체전 | Al 탈산 | B | 37 | 15 | 53550 | 89.5 | C | C |  | A | 1 |  | 1 | 1540 | 1537 | 6100 |  |  | 6100 | 66.55 | 12 | 91658 | 1625 |  | Y | 38 | 30 | [7 empty] | 고승만 | 2 |  |  |  |  | Y |  | 99.95 | 13-2 | 158.61 | 0 | A |  | 1607 | 1 | 0.17 | 1554 | 0 | 62 | 23 | 307 | 5:07 | 13 | 14 | 0 | 0 |  | 0 | 0 |  | N2 | 2020-04-06 06:23 | 2020-04-06 07:03 | 40 | 2020-04-06 06:07 | 55 |  |  |  |  | N | 호이스트고장 | [7 empty] | 5 | 12.41 | 0 | [23 empty] | 0.09 | 0.09 | A | [9 empty] | 128 | 0 | 334 | 0 | 0 | 185 | 0 | 653 | 0 | 516 | 0 | 0 | 0 | 47
2020-04-05 | C55314 | 3 | 중탄소 | AE15B36D2 | 연주종료 | Al 탈산 | T | 35 | 87 | 46000 | 102.15 | C | A | A |  | 1 |  | 1 | 1535 | 1547 | 6800 |  |  | 6800 | 75.2 | 33 | 90420 | 1651 |  | Y | 46 | 29 |  |  |  | 05 |  |  |  |  | 2 |  | Y |  |  | Y |  | 94.85 | 11-3 | 214.36 | 0 | A |  | 1639 | 2 | 0.5 | 1568 | 2.09 | 70 | 49 | 481 | 8:01 | 13 | 13 | 0 | 0 |  | 0 | 22 |  | AR | 2020-04-06 07:05 |  | 20 | 2020-04-06 06:43 | 42 |  |  |  |  | N | [5 empty] | N |  |  | 5 | 16.45 | 0 | [23 empty] | 0 | 0 | B | [9 empty] | 93 | 0 | 539 | 0 | 0 | 0 | 0 | 851 | 0 | 302 | 0 | 0 | 0 | 7 |  |  | 2
2020-04-05 | A57959 | 1 | 고탄소 | STB2 |  | Al 탈산 | B | 21 | 27 | 51700 | 93.08 | C | A | A |  | 1 | 1 |  | 1520 | 1579 | 5400 |  |  | 5400 | 53.19 | 12 | 101532 | 1561 |  | Y | 43 | 36 | [7 empty] | 박안희 | 2 |  |  | Y |  |  |  | 109.5 | 13-9 | 274.4 | 0 | A |  | 1561 | 3 | 0.19 | 1525 | 0.73 | 69 | 31 | 239 | 3:59 | 25 | 25 | 34 | 0 |  | 0 |  |  | AR | 2020-04-06 07:16 | 2020-04-06 07:56 | 40 | 2020-04-06 07:14 | 42 |  |  |  |  | Y |  |  |  | Y | [5 empty] | 114.11 | 113.2 | [20 empty] | 1.33 |  |  | 2.87 | 0 | A | [9 empty] | 0 | 77 | 255 | 36 | 0 | 0 | 0 | 642 | 0 | 499 | 0 | 0 | 0 | 162
2020-04-06 | B57847 | 2 | 중탄소 | AE15B36C2 | TUNDISH교체 | Si 탈산 | B | 22 | 21 | 51500 | 107.78 | A | A |  | A | 1 |  | 1 | 1540 | 1554 | 7900 |  |  | 7900 | 87.9 | 16 | 89872 | 1675 |  | Y | 46 | 42 | [7 empty] | 고승만 | 2 |  |  |  |  | Y |  | 93.3 | 12-3 | 348.84 | 0 | A |  | 1660 | 1 | 0.13 | 1584 | 1.78 | 86 | 25 | 264 | 4:24 | 15 | 21 | 0 | 0 | 27 | 0 | 0 |  | AR | 2020-04-06 07:56 | 2020-04-06 08:24 | 27 | 2020-04-06 07:34 | 49 |  |  |  |  | N | 미투입강종 | [7 empty] | 5 | 11.76 | 0 | 수소 측정중 에러 | [18 empty] | 1.79 |  |  |  | 0.53 | 0.53 | A | [9 empty] | 177 | 0 | 836 | 0 | 0 | 0 | 0 | 747 | 0 | 204 | 0 | 0 | 0 | 34 |  |  | 7 |  | 1
2020-04-06 | C55315 | 3 | 중탄소 | AE15B36D2 | TUNDISH교체전 | Al 탈산 | T | 5 | 39 | 49400 | 109.2 | A | A | A |  | 1 |  | 1 | 1535 | 1569 | 6700 |  |  | 6700 | 76.41 | 32 | 87680 | 1647 |  | Y | 45 | 38 | [7 empty] | 도주용 | 2 |  | N |  |  | Y | 4 | 91.7 | 11-8 | 155.85 | 0 | A |  | 1636 | 2 | 0.5 | 1564 | 1.64 | 66 | 45 | 383 | 6:23 | 13 | 17 | 0 | 0 |  | 0 | 21 |  | AR | 2020-04-06 08:14 |  | 14 | 2020-04-06 07:52 | 35 |  |  |  |  | Y | [5 empty] | N |  |  | 5 | 13.58 | 0 | [23 empty] | 0 | 0 | A | [9 empty] | 42 | 0 | 943 | 0 | 0 | 0 | 0 | 1050 | 0 | 299 | 0 | 0 | 0 | 22 |  |  | 2
2020-04-06 | A57960 | 1 | 고탄소 | STB2 |  | Al 탈산 | B | 6 | 10 | 52100 | 98.57 | A | A | A |  | 1 | 1 |  | 1520 | 1545 | 6000 |  |  | 6000 | 59.09 | 12 | 101532 | 1570 |  | Y | 46 | 38 |  |  | A57957 |  |  |  |  | 정용태 | 2 |  |  | Y |  |  |  | 107.35 | 14-1 | 234.11 | 0 | A |  | 1570 | 3 | 0.19 | 1532 | 0.72 | 76 | 41 | 230 | 3:50 | 25 | 25 | 35 | 0 |  | 0 |  |  | AR | 2020-04-06 08:19 | 2020-04-06 09:07 | 48 | 2020-04-06 08:19 | 48 | [8 empty] | Y | [5 empty] | 132.36 | 136.6 | [20 empty] | 1.12 |  |  | 9.48 | 0 | A | [9 empty] | 0 | 49 | 210 | 0 | 0 | 0 | 0 | 298 | 0 | 299 | 0 | 0 | 0 | 98
2020-04-06 | B57848 | 2 | 중탄소 | AE15B36C2 |  | Si 탈산 | B | 30 | 19 | 53000 | 109.93 | A | A |  | A | 1 |  | 1 | 1540 | 1566 | 6100 |  |  | 6100 | 65.23 | 12 | 93522 | 1645 |  | Y | 41 | 34 | [7 empty] | 임현진 | 2 |  |  |  |  | Y |  | 101.1 | 13-2 | 309.98 | 0 | A |  | 1627 | 1 | 0.17 | 1549 | 1.55 | 51 | 18 | 218 | 3:38 | 15 | 16 | 0 | 0 |  | 0 | 0 |  | AR | 2020-04-06 08:58 | 2020-04-06 09:24 | 25 | 2020-04-06 08:22 | 61 |  |  |  |  | N | 미투입강종 | [7 empty] | 4.5 | 8.92 | 0 | [23 empty] | 0.47 | 0.47 | A | [9 empty] | 287 | 0 | 105 | 0 | 0 | 0 | 0 | 551 | 0 | 106 | 0 | 0 | 0 | 22 |  |  | 7
2020-04-06 | C55316 | 3 | 중탄소 | SA649 |  | Al 탈산 | I | 1 | 77 | 46900 | 117.02 | A | A | A |  | 1 |  | 1 | 1560 | 1565 | 8600 |  |  | 8600 | 89.3 | 9 | 96300 | 1672 |  | INGOT | 58 | 45 | [7 empty] | 정종훈 | [5 empty] | Y |  | 99.35 | 11-8 | 265.17 | 0 | A |  | 1661 | 2 | 0.49 | 1573 | 2.2 | 82 |  | 355 | 5:55 | 25 | 25 | 0 | 0 |  | 0 | 20 |  | AR | 2020-04-06 09:27 |  | 22 | 2020-04-06 09:07 | [5 empty] | Y | [5 empty] | N |  |  | 5 | 24.58 | 0 | [18 empty] | 1.1 |  |  |  |  | 0 | 0 | A | [9 empty] | 1215 | 0 | 0 | 0 | 0 | 0 | 0 | 995 | 0 | 299 | 0 | 0 | 0 | 21
2020-04-06 | A57961 | 1 | 고탄소 | STB2 |  | Al 탈산 | B | 36 | 31 | 52400 | 103.47 | A | A | A |  | 1 | 1 |  | 1520 | 1553 | 6300 |  |  | 6300 | 58.32 | 13 | 108032 | 1569 |  | Y | 43 | 40 | [7 empty] | 정용태 | 2 |  |  | N |  |  |  | 106.4 | 13-5 | 204.39 | 0 | A |  | 1569 | 3 | 0.19 | 1525 | 0.76 | 69 | 35 | 244 | 4:04 | 25 | 25 | 36 | 0 |  | 0 |  |  | AR | 2020-04-06 09:30 | 2020-04-06 10:14 | 44 | 2020-04-06 09:27 | 46 |  |  |  |  | Y |  |  |  | Y | [5 empty] | 164.03 | 141.19 | [20 empty] | 1.1 |  |  | 0.01 | 0 | A | [9 empty] | 0 | 48 | 115 | 0 | 0 | 0 | 0 | 1089 | 0 | 942 | 0 | 0 | 0 | 49
2020-04-06 | B57849 | 2 | 중탄소 | AE15B36C2 |  | Si 탈산 | B | 11 | 34 | 50750 | 107.63 | A | A |  | A | 1 |  | 1 | 1540 | 1564 | 7400 |  |  | 7400 | 73.57 | 16 | 100584 | 1665 |  | N | 45 | 40 | [7 empty] | 임현진 | 2 |  |  |  |  | Y |  |  |  | 351.89 | 0 | A |  | 1646 | 1 | 0.17 | 1572 | 1.46 | 74 | 28 | 272 | 4:32 | 15 | 16 | 0 | 0 | 25 | 0 | 0 |  | AR | 2020-04-06 09:53 | 2020-04-06 10:27 | 34 | 2020-04-06 09:31 | 56 |  |  |  |  | N | 미투입강종 | [7 empty] | 4.6 | 9.26 | 0 | [23 empty] | 0.59 | 0.59 | A | [9 empty] | 278 | 7 | 81 | 0 | 0 | 0 | 0 | 813 | 0 | 207 | 0 | 0 | 0 | 27 |  |  | 7
2020-04-06 | A57962 | 1 | 고탄소 | STB2 |  | Al 탈산 | B | 37 | 16 | 52900 | 123.48 | A | A | A |  | 1 | 1 |  | 1520 | 1569 | 5200 |  |  | 5200 | 61.46 | 10 | 84610 | 1596 |  | Y | 46 | 31 | 잔강 두히트 처리함.(A57958, 959) |  | A57958 |  |  |  |  | 정용태 | 3 |  | Y | Y |  |  |  | 99.45 | 13-1 | 327.64 | 0 | A |  | 1572 | 3 | 0.18 | 1539 | 0.49 | 83 | 49 | 246 | 4:06 | 25 | 25 | 37 | 0 |  | 0 |  |  | AR | 2020-04-06 10:47 | 2020-04-06 11:22 | 35 | 2020-04-06 10:45 | 37 |  |  |  |  | Y |  |  |  | Y | [5 empty] | 202.15 | 227.06 | [20 empty] | 1.15 |  |  | 0 | 0 | A | [9 empty] | 0 | 0 | 148 | 0 | 0 | 0 | 0 | 297 | 0 | 300 | 0 | 0 | 0 | 63
2020-04-06 | C55317 | 3 | 저탄소 | 20MNCRS5HM3 | 연주시작 | Si 탈산 | T | 15 | 52 | 47350 | 110.97 | A | A | A |  | 1 |  | 1 | 1550 | 1559 | 8700 |  |  | 8700 | 105.57 | 30 | 82410 | 1682 |  | Y | 52 | 44 | [7 empty] | 도주용 | 2 |  |  |  |  | Y | 4 | 94.15 | 11-8 | 2.42 | 209.06 | A |  | 1664 | 2 | 0.5 | 1596 | 1.79 | 87 | 32 | 468 | 7:48 | 13 | 13 | 0 | 0 |  | 0 | 21 |  | N2 | 2020-04-06 10:36 |  | 10 | 2020-04-06 10:14 | 31 |  |  |  |  | Y | [5 empty] | N |  |  | 5 | 12.47 | 0 | [23 empty] | 0 | 0 | A |  |  | 12.162 | 22.579 | 47.859 | 0.761 | 3.935 | 2.119 | 1569.89 | 1073 | 573 | 46 | 1494 | 0 | 0 | 0 | 597 | 0 | 0 | 0 | 0 | 0 | 0 |  |  | 12 |  | 1
2020-04-06 | B57850 | 2 | 중탄소 | AE15B36C2 |  | Si 탈산 | B | 18 | 1 | 53200 | 93.07 | A | A |  | A | 1 |  | 1 | 1540 | 1565 | 6700 |  |  | 6700 | 67.02 | 14 | 99964 | 1665 |  | Y | 41 | 35 | [7 empty] | 임현진 | 2 |  |  |  |  | Y |  |  |  | 222.77 | 0 | A |  | 1655 | 1 | 0.12 | 1585 | 1.97 | 87 | 34 | 241 | 4:01 | 15 | 16 | 0 | 0 |  | 0 | 0 |  | AR | 2020-04-06 10:51 | 2020-04-06 11:30 | 38 | 2020-04-06 10:31 | 59 |  |  |  |  | N | 미투입강종 | [7 empty] | 5 | 10.83 | 0 | 대보수 래들 | [19 empty] | 1.23 |  |  | 0.38 | 0.38 | A | [9 empty] | 262 | 0 | 446 | 0 | 0 | 0 | 0 | 750 | 0 | 104 | 0 | 0 | 0 | 36 |  |  | 7
2020-04-06 | C55318 | 3 | 저탄소 | 20MNCRS5HM3 | 연주종료 | Si 탈산 | T | 35 | 88 | 45650 | 106.33 | A | A | A |  | 1 |  | 1 | 1550 | 1556 | 8800 |  |  | 8800 | 88.99 | 36 | 98892 | 1650 |  | Y | 62 | 46 | 전기로 부재료 미투입 |  | C55316 | 02 |  |  |  | 정종훈 | 2 |  |  | Y |  | Y |  | 99.8 | 11-7 | 0 | 320.55 | A |  | 1652 | 2 | 0.49 | 1586 | 2.13 | 77 | 38 | 424 | 7:04 | 13 | 16 | 0 | 0 |  | 0 | 13 |  | N2 | 2020-04-06 11:40 |  | 7 | 2020-04-06 11:26 | 21 |  |  |  |  | Y | [5 empty] | N |  |  | 5 | 4.62 | 0 | [23 empty] | 0.48 | 0 | A |  |  | 13.617 | 20.046 | 50.701 | 0.682 | 3.723 | 2.529 | 1607.59 | 1126 | 648 | 100 | 1546 | 0 | 0 | 0 | 1138 | 0 | 0 | 0 | 0 | 0 | 0 |  |  | 7
2020-04-06 | A57963 | 1 | 고탄소 | STB2 |  | Al 탈산 | B | 21 | 28 | 51200 | 103.55 | A | A | A |  | 1 | 1 |  | 1520 | 1544 | 6600 |  |  | 6600 | 65 | 12 | 101532 | 1556 |  | Y | 47 | 46 |  |  | A57960 |  |  |  |  | 정용태 | 2 |  |  | Y |  |  |  | 106.45 | 13-6 | 291.44 | 0 | A |  | 1556 | 3 | 0.18 | 1523 | 0.61 | 67 | 36 | 281 | 4:41 | 25 | 26 | 38 | 0 |  | 0 |  |  | AR | 2020-04-06 11:49 | 2020-04-06 12:28 | 38 | 2020-04-06 11:47 | 41 |  |  |  |  | Y |  |  |  | Y | [5 empty] | 123.89 | 139.74 | [20 empty] | 1.2 |  |  | 0 | 0 | A | [9 empty] | 0 | 48 | 200 | 0 | 0 | 0 | 0 | 671 | 0 | 597 | 0 | 0 | 0 | 118
2020-04-06 | B57851 | 2 | 중탄소 | AE15B36C2 |  | Si 탈산 | B | 38 | 7 | 54000 | 102.35 | A | A |  | A | 1 |  | 1 | 1540 | 1554 | 7600 |  |  | 7600 | 84.61 | 12 | 89824 | 1647 |  | Y | 45 | 40 | [7 empty] | 임현진 | 2 |  |  |  |  | Y |  | 102.4 | 13-6 | 298.04 | 0 | A |  | 1635 | 1 | 0.11 | 1566 | 1.81 | 68 | 23 | 222 | 3:42 | 15 | 16 | 0 | 0 |  | 0 | 0 |  | AR | 2020-04-06 12:04 | 2020-04-06 12:32 | 28 | 2020-04-06 11:43 | 49 |  |  |  |  | N | 미투입강종 | [7 empty] | 4 | 8.61 | 0 | [23 empty] | 0.37 | 0.37 | A | [9 empty] | 276 | 7 | 489 | 0 | 0 | 0 | 0 | 552 | 0 | 103 | 0 | 0 | 0 | 65 |  |  | 6
2020-04-06 | C55319 | 3 | 저탄소 | 20MNCRS5HM3 | 연주종료 | Si 탈산 | T | 5 | 40 | 49200 | 101.05 | A | A | A |  | 1 |  | 1 | 1550 | 1559 | 7200 |  |  | 7200 | 72.81 | 36 | 98892 | 1648 |  | Y | 48 | 37 | [7 empty] | 도주용 | 2 |  | N |  |  | Y | 4 | 97.85 | 12-4 | 0 | 155.59 | A |  | 1635 | 2 | 0.49 | 1578 | 1.63 | 69 | 35 | 511 | 8:31 | 13 | 13 | 0 | 0 |  | 0 | 18 |  | N2 | 2020-04-06 12:44 |  | 8 | 2020-04-06 12:26 | 26 |  |  |  |  | Y | [5 empty] | N |  |  | 5 | 4.04 | 0 | 질소밸브 작동불가로 열리지않음 | [22 empty] | 0 | 0 | A | [9 empty] | 698 | 878 | 0 | 1432 | 0 | 0 | 0 | 696 | 0 | 0 | 0 | 0 | 0 | 12 |  |  | 6
2020-04-06 | A57964 | 1 | 고탄소 | STB2 |  | Al 탈산 | B | 6 | 11 | 51500 | 106.13 | A | A | A |  | 1 | 1 |  | 1520 | 1549 | 5700 |  |  | 5700 | 56.14 | 12 | 101532 | 1573 |  | Y | 44 | 38 |  |  | A57961 |  |  |  |  | 정용태 | 2 |  |  | Y |  |  |  | 105.75 | 13-9 | 308.46 | 0 | A |  | 1573 | 3 | 0.24 | 1530 | 0.69 | 74 | 41 | 236 | 3:56 | 25 | 25 | 39 | 0 |  | 0 |  |  | AR | 2020-04-06 12:56 | 2020-04-06 13:34 | 38 | 2020-04-06 12:55 | 39 |  |  |  |  | Y |  |  |  | Y | [5 empty] | 175.63 | 190.31 | [20 empty] | 1 |  |  | 1.24 | 0 | A | [9 empty] | 0 | 46 | 194 | 22 | 0 | 0 | 0 | 297 | 0 | 299 | 0 | 0 | 0 | 98
2020-04-06 | B57852 | 2 | 중탄소 | AE15B36C2 |  | Si 탈산 | B | 22 | 22 | 51300 | 97.7 | A | A |  | A | 1 |  | 1 | 1540 | 1546 | 7500 |  |  | 7500 | 78.74 | 12 | 95249 | 1634 |  | Y | 45 | 39 | [7 empty] | 임현진 | 2 |  |  |  |  | Y |  | 101.2 | 13-1 | 279.92 | 0 | A |  | 1636 | 1 | 0.1 | 1570 | 1.67 | 72 | 26 | 211 | 3:31 | 15 | 16 | 0 | 0 | 27 | 0 | 0 |  | AR | 2020-04-06 13:09 | 2020-04-06 13:35 | 26 | 2020-04-06 12:49 | 47 |  |  |  |  | N | 미투입강종 | [7 empty] | 4.5 | 8.85 | 0 | [23 empty] | 0.5 | 0.5 | A | [9 empty] | 274 | 0 | 500 | 0 | 0 | 0 | 0 | 801 | 0 | 204 | 0 | 0 | 0 | 22 |  |  | 7
2020-04-06 | C55320 | 3 | 저탄소 | 20MNCRS5HM3 | TUNDISH교체전 | Si 탈산 | T | 1 | 78 | 46300 | 89.2 | A | A | A |  | 1 |  | 1 | 1550 | 1582 | 6900 |  |  | 6900 | 71.77 | 35 | 96145 | 1634 |  | Y | 42 | 36 |  |  | C55317 | 05 |  |  |  | 정종훈 | 2 |  |  | Y |  | Y |  | 105.6 | 12-4 | 0 | 15.34 | A |  | 1633 | 2 | 0.5 | 1573 | 1.82 | 64 | 27 | 488 | 8:08 | 13 | 13 | 0 | 0 |  | 0 |  |  | N2 | 2020-04-06 13:36 |  | 17 | 2020-04-06 13:22 | 31 | [14 empty] | 1.89 | 3.92 | [23 empty] | 0.11 | 0.04 | B | [9 empty] | 1229 | 566 | 78 | 1557 | 0 | 0 | 0 | 635 | 0 | 0 | 0 | 0 | 0 | 0 |  |  | 6
2020-04-06 | A57965 | 1 | 고탄소 | STB2 |  | Al 탈산 | B | 36 | 32 | 52600 | 118.88 | A | A | B |  | 1 | 1 |  | 1520 | 1562 | 5900 |  |  | 5900 | 69.73 | 10 | 84610 | 1581 | 361 | Y | 47 | 39 |  |  | A57962 |  |  |  |  | 정용태 | 2 |  |  | Y |  |  |  | 102.65 | 13-1 | 313.55 | 0 | A |  | 1562 | 3 | 0.2 | 1522 | 0.56 | 66 | 39 | 242 | 4:02 | 25 | 25 | 40 | 0 |  | 0 |  |  | AR | 2020-04-06 14:10 | 2020-04-06 14:39 | 29 | 2020-04-06 14:10 | 29 |  |  |  |  | Y |  |  |  | Y | [5 empty] | 127.35 | 250.36 | [20 empty] | 1.2 |  |  | 0.02 | 0 | A | [9 empty] | 0 | 29 | 191 | 0 | 0 | 0 | 0 | 297 | 0 | 296 | 0 | 0 | 0 | 54
2020-04-06 | B57853 | 2 | 중탄소 | AE15B36C2 |  | Si 탈산 | B | 11 | 35 | 51200 | 98.22 | A | A |  | A | 1 |  | 1 | 1540 | 1555 | 6300 |  |  | 6300 | 67.82 | 12 | 92897 | 1635 |  | Y | 45 | 32 | [7 empty] | 임현진 | 2 |  |  |  |  | Y |  | 104.9 | 13-2 | 283.25 | 0 | A |  | 1629 | 1 | 0.11 | 1566 | 1.66 | 68 | 29 | 237 | 3:57 | 15 | 16 | 0 | 0 |  | 0 | 0 |  | AR | 2020-04-06 14:08 | 2020-04-06 14:38 | 30 | 2020-04-06 13:47 | 51 |  |  |  |  | N | 미투입강종 | [7 empty] | 4.6 | 9.65 | 0 | [23 empty] | 0.15 | 0.15 | A | [9 empty] | 143 | 0 | 512 | 0 | 0 | 0 | 0 | 550 | 0 | 102 | 0 | 0 | 0 | 34 |  |  | 5
2020-04-06 | A57966 | 1 | 고탄소 | STB2 |  | Al 탈산 | B | 37 | 17 | 52500 | 88.73 | A | B | B |  | 1 | 1 |  | 1520 | 1556 | 6000 |  |  | 6000 | 59.09 | 12 | 101532 | 1563 |  | Y | 47 | 40 | [7 empty] | 정용태 | 3 |  |  | Y |  |  |  | 106.95 | 13-9 | 328.49 | 0 | A |  | 1563 | 3 | 0.19 | 1530 | 0.8 | 74 | 36 | 229 | 3:49 | 25 | 26 | 41 | 0 |  | 0 |  |  | AR | 2020-04-06 14:53 | 2020-04-06 15:41 | 47 | 2020-04-06 14:52 | 49 |  |  |  |  | Y |  |  |  | Y | [5 empty] | 131.74 | 56.61 | [20 empty] | 1.07 |  |  | 5 | 0 | A | [9 empty] | 0 | 25 | 222 | 0 | 0 | 0 | 0 | 549 | 0 | 597 | 0 | 0 | 0 | 49
2020-04-06 | B57854 | 2 | 중탄소 | AE15B36C2 | TUNDISH교체전 | Si 탈산 | B | 18 | 2 | 54050 | 96.93 | A | B |  | B | 1 |  | 1 | 1540 | 1557 | 6600 |  |  | 6600 | 61.62 | 14 | 107106 | 1635 |  | Y | 46 | 35 | [7 empty] | 임현진 | 2 |  |  |  |  | Y |  | 98.35 | 13-3 | 176.16 | 0 | A |  | 1625 | 1 | 0.09 | 1569 | 1.41 | 71 | 29 | 180 | 3:00 | 15 | 16 | 0 | 0 |  | 0 | 0 |  | AR | 2020-04-06 15:12 | 2020-04-06 15:44 | 31 | 2020-04-06 14:56 | 48 |  |  |  |  | N | 미투입강종 | [7 empty] | 4.2 | 10.85 | 0 | [23 empty] | 0.18 | 0.18 | A | [9 empty] | 293 | 0 | 51 | 20 | 0 | 0 | 0 | 1000 | 0 | 109 | 0 | 0 | 0 | 25 |  |  | 5
2020-04-06 | C55321 | 3 | 저탄소 | SCM415 | 연주시작 | Al 탈산 | T | 15 | 53 | 46800 | 160 | A | B | B |  | 1 |  | 1 | 1550 | 1554 | 8800 |  |  | 8800 | 91.53 | 35 | 96145 | 1659 |  | Y | 104 | 45 |  |  | C55319 | 05 | [6 empty] | N | Y |  |  |  | 98.2 | 12-2 | 250.42 | 0.23 | A |  | 1687 | 2 | 0.49 | 1604 | 2.77 | 88 | 43 | 473 | 7:53 | 10 | 16 | 0 | 0 |  | 0 | 15 |  | N2 | 2020-04-06 15:45 |  | 12 | 2020-04-06 15:19 | 38 |  |  |  |  | Y | [5 empty] | Y |  |  |  | 5.07 | 0 | [23 empty] | 0.11 | 0.04 | A | [9 empty] | 0 | 897 | 0 | 26 | 0 | 0 | 0 | 805 | 0 | 301 | 298 | 0 | 0 | 0 |  |  | 9 |  | 1
2020-04-06 | A57967 | 1 | 고탄소 | STB2 |  | Al 탈산 | B | 21 | 29 | 51300 | 109.87 | B | B | B |  | 1 | 1 |  | 1520 | 1553 | 5400 |  |  | 5400 | 53.19 | 12 | 101532 | 1563 |  | Y | 52 | 33 | [7 empty] | 이호남 | 2 |  |  | Y |  |  |  | 105.65 | 13-5 | 319.76 | 0 | A |  | 1563 | 3 | 0.18 | 1527 | 0.62 | 71 | 40 | 319 | 5:19 | 25 | 25 | 42 | 0 |  | 0 |  |  | AR | 2020-04-06 16:16 | 2020-04-06 16:48 | 32 | 2020-04-06 16:15 | 33 |  |  |  |  | Y |  |  |  | Y | [5 empty] | 132.51 | 156.74 | [20 empty] | 1.06 |  |  | 6.64 | 0 | A | [9 empty] | 725 | 0 | 179 | 0 | 0 | 0 | 0 | 299 | 0 | 296 | 0 | 0 | 0 | 60
2020-04-06 | B57855 | 2 | 중탄소 | SM45C | TUNDISH교체 | Si 탈산 | B | 38 | 8 | 54950 | 100.27 | B | B |  | B | 1 |  | 1 | 1540 | 1556 | 7500 |  |  | 7500 | 77.15 | 12 | 97217 | 1667 |  | Y | 46 | 41 | [7 empty] | 임승우 | 2 |  |  |  |  | Y |  | 97.95 | 13-1 | 0 | 257.6 | A |  | 1654 | 1 | 0.12 | 1578 | 1.58 | 85 | 30 | 258 | 4:18 | 15 | 24 | 0 | 0 |  | 0 | 0 |  | N2 | 2020-04-06 16:21 | 2020-04-06 17:08 | 47 | 2020-04-06 16:11 | 57 |  |  |  |  | N | 호이스트고장 | [7 empty] | 4 | 0 | 29.21 | 수소측정기 고장 | [18 empty] | 2.16 |  |  |  | 0.12 | 0.12 | A | [9 empty] | 0 | 0 | 21 | 0 | 0 | 162 | 0 | 704 | 0 | 208 | 0 | 0 | 0 | 80 |  |  | 7 |  | 1
2020-04-06 | C55322 | 3 | 저탄소 | SCM415 | 연주종료 | Al 탈산 | T | 5 | 41 | 48500 | 107.5 | B | B | B |  | 1 |  | 1 | 1550 | 1541 | 7000 |  |  | 7000 | 68.87 | 37 | 101639 | 1640 |  | Y | 61 | 38 |  |  | C55320 | 05 |  |  |  | 박재승 | 3 |  | N | Y |  | Y |  | 102.65 | 12-9 | 129.42 | 0 | A |  | 1640 | 2 | 0.51 | 1594 | 1.44 | 78 | 41 | 537 | 8:57 | 10 | 12 | 0 | 0 |  | 0 | 10 |  | N2 | 2020-04-06 16:45 |  | 19 | 2020-04-06 16:30 | 34 |  |  |  |  | Y | [5 empty] | Y |  |  |  | 4.14 | 0 | [23 empty] | 0.11 | 0.04 | A |  |  | 7.891 | 33.082 | 44.52 | 0.662 | 5.641 | 1.345 | 1464.13 | 303 | 814 | 26 | 0 | 0 | 0 | 0 | 546 | 0 | 299 | 50 | 0 | 0 | 16
2020-04-06 | B57856 | 2 | 중탄소 | SM45C |  | Si 탈산 | B | 22 | 23 | 51300 | 99.43 | B | B |  | B | 1 |  | 1 | 1540 | 1544 | 6400 |  |  | 6400 | 68.41 | 13 | 93551 | 1637 |  | Y | 41 | 33 | [7 empty] | 임승우 | 2 |  |  |  |  | Y |  | 99.1 | 12-9 | 0 | 228.32 | A |  | 1619 | 1 | 0.12 | 1560 | 1.44 | 67 | 26 | 217 | 3:37 | 15 | 16 | 0 | 0 | 100 | 0 | 0 |  | N2 | 2020-04-06 17:25 | 2020-04-06 18:08 | 43 | 2020-04-06 17:00 | 68 |  |  |  |  | N | 미투입강종 | [7 empty] | 4 | 0 | 21.8 | [23 empty] | 0.04 | 0.04 | A | [9 empty] | 0 | 0 | 35 | 0 | 0 | 166 | 0 | 751 | 0 | 206 | 0 | 0 | 0 | 26 |  |  | 5
2020-04-06 | A57968 | 1 | 고탄소 | STB2 |  | Al 탈산 | B | 6 | 12 | 51600 | 93.65 | B | B | B |  | 1 | 1 |  | 1520 | 1559 | 6000 |  |  | 6000 | 59.09 | 12 | 101532 | 1555 |  | Y | 55 | 38 | [7 empty] | 이호남 | 2 |  | Y | N |  |  |  | 0 | 10-1 | 175.44 | 0 | A |  | 1555 | 3 | 0.18 | 1522 | 0.87 | 66 | 36 | 233 | 3:53 | 25 | 25 | 43 | 0 |  | 0 |  |  | AR | 2020-04-06 17:28 | 2020-04-06 17:54 | 26 | 2020-04-06 17:27 | 27 |  |  |  |  | Y |  |  |  | Y | [5 empty] | 126.27 | 46.73 | [20 empty] | 1.08 |  |  | 8.07 | 0 | A | [9 empty] | 934 | 17 | 335 | 0 | 0 | 0 | 0 | 597 | 0 | 598 | 0 | 0 | 0 | 100
2020-04-06 | C55323 | 3 | 저탄소 | SCM415 | 연주종료 | Al 탈산 | T | 30 | 20 | 52800 | 93.42 | B | B | B |  | 1 |  | 1 | 1550 | 1589 | 6700 |  |  | 6700 | 67.75 | 36 | 98892 | 1630 |  | Y | 45 | 26 | [7 empty] | 박재승 | 3 |  |  |  |  | Y |  | 99.1 | 12-10 | 171.19 | 0 | A |  | 1628 | 2 | 0.51 | 1587 | 1.11 | 71 | 28 | 346 | 5:46 | 10 | 11 | 0 | 0 |  | 0 | 10 |  | N2 | 2020-04-06 17:47 |  | 28 | 2020-04-06 17:34 | 41 |  |  |  |  | Y | [5 empty] | Y |  |  |  | 5.6 | 0 | [23 empty] | 0.11 | 0.04 | A |  |  | 6.194 | 36.332 | 45.047 | 0.642 | 7.272 | 1.239 | 1438.19 | 687 | 497 | 22 | 0 | 0 | 0 | 0 | 500 | 0 | 301 | 76 | 0 | 0 | 0 |  |  | 5
2020-04-06 | B57857 | 2 | 중탄소 | SM45C |  | Si 탈산 | B | 11 | 36 | 51150 | 95.25 | B | B |  | B | 1 |  | 1 | 1540 | 1544 | 5900 |  |  | 5900 | 63.52 | 12 | 92890 | 1625 |  | Y | 41 | 31 | [7 empty] | 임승우 | 2 |  |  |  |  | Y |  |  |  | 0.11 | 187.02 | A |  | 1615 | 1 | 0.19 | 1559 | 1.17 | 66 | 25 | 275 | 4:35 | 15 | 20 | 0 | 0 |  | 0 | 0 |  | N2 | 2020-04-06 18:22 | 2020-04-06 19:10 | 47 | 2020-04-06 18:08 | 61 |  |  |  |  | N | 미투입강종 | [7 empty] | 4 | 0 | 25.51 | [23 empty] | 0.1 | 0.1 | A | [9 empty] | 0 | 0 | 35 | 0 | 0 | 164 | 0 | 753 | 0 | 204 | 0 | 0 | 0 | 25 |  |  | 5
2020-04-06 | A57969 | 1 | 고탄소 | STB2 |  | Al 탈산 | B | 36 | 33 | 52300 | 94.68 | B | B | B |  | 1 | 1 |  | 1520 | 1558 | 4000 |  |  | 4000 | 39.4 | 12 | 101532 | 1552 |  | Y | 42 | 25 | [7 empty] | 이호남 | 2 |  | Y |  |  |  |  | 102 | 12-10 | 156.07 | 0 | A |  | 1552 | 3 | 0.18 | 1512 | 0.77 | 56 | 28 | 228 | 3:48 | 25 | 25 | 44 | 0 |  | 0 |  |  | AR | 2020-04-06 18:38 | 2020-04-06 19:03 | 25 | 2020-04-06 18:37 | 26 |  |  |  |  | Y |  |  |  | Y | [5 empty] | 166.38 | 76.29 | [20 empty] | 1.02 |  |  | 9.45 | 0 | A | [9 empty] | 713 | 9 | 227 | 0 | 0 | 0 | 0 | 300 | 0 | 298 | 0 | 0 | 0 | 49
2020-04-06 | C55324 | 3 | 저탄소 | SCM415 | 연주종료 | Al 탈산 | T | 1 | 79 | 45950 | 90.23 | B | B | B |  | 1 |  | 1 | 1550 | 1573 | 5700 |  |  | 5700 | 43.23 | 48 | 131856 | 1641 |  | Y | 44 | 30 |  |  | C55321 | 05 |  |  |  | 박재승 | 3 |  |  | Y |  |  |  | 98.55 | 11-7 | 124.57 | 0 | A |  | 1634 | 2 | 0.5 | 1585 | 1.48 | 69 | 26 | 478 | 7:58 | 10 | 11 | 0 | 0 |  | 0 | 10 |  | N2 | 2020-04-06 18:46 |  | 26 | 2020-04-06 18:33 | 39 |  |  |  |  | Y | [5 empty] | Y |  |  |  | 4.36 | 0 | [23 empty] | 0.11 | 0.04 | A | [9 empty] | 428 | 720 | 135 | 150 | 0 | 0 | 0 | 499 | 0 | 299 | 34 | 0 | 0 | 10 |  |  | 7
2020-04-06 | B57858 | 2 | 중탄소 | SM45C |  | Si 탈산 | B | 18 | 3 | 53850 | 92.17 | B | B |  | B | 1 |  | 1 | 1540 | 1565 | 5500 |  |  | 5500 | 56.39 | 12 | 97528 | 1635 |  | Y | 41 | 31 | [7 empty] | 임승우 | 2 |  |  |  |  | Y |  | 102.95 | 13-8 | 7.28 | 154.14 | A |  | 1616 | 1 | 0.13 | 1560 | 1.33 | 67 | 23 | 227 | 3:47 | 15 | 17 | 0 | 0 |  | 0 | 0 |  | N2 | 2020-04-06 19:23 | 2020-04-06 20:14 | 51 | 2020-04-06 19:07 | 67 |  |  |  |  | N | 미투입강종 | [7 empty] | 4 | 0 | 14.9 | [23 empty] | 0.05 | 0.05 | A | [9 empty] | 0 | 0 | 32 | 0 | 0 | 182 | 0 | 695 | 0 | 209 | 0 | 0 | 0 | 66 |  |  | 4
2020-04-06 | A57970 | 1 | 고탄소 | STB2 |  | Al 탈산 | B | 37 | 18 | 52700 | 86.32 | B | B | B |  | 1 | 1 |  | 1520 | 1549 | 4400 |  |  | 4400 | 43.34 | 12 | 101532 | 1558 |  | Y | 41 | 27 | [7 empty] | 이호남 | 2 |  | N | Y |  |  |  | 101.5 | 13-3 | 300.15 | 0 | A |  | 1558 | 3 | 0.19 | 1525 | 0.75 | 69 | 31 | 231 | 3:51 | 25 | 25 | 45 | 0 |  | 0 |  |  | AR | 2020-04-06 19:27 | 2020-04-06 20:12 | 45 | 2020-04-06 19:25 | 46 |  |  |  |  | Y |  |  |  | Y | [5 empty] | 124.76 | 88.61 | [20 empty] | 1.19 |  |  | 10.43 | 0 | A | [9 empty] | 726 | 0 | 253 | 0 | 0 | 0 | 0 | 299 | 0 | 298 | 0 | 0 | 0 | 38
2020-04-06 | C55325 | 3 | 저탄소 | SCM415HS | 연주종료 | Al 탈산 | T | 15 | 54 | 47000 | 93.82 | B | B | B |  | 1 |  | 1 | 1550 | 1584 | 6300 |  |  | 6300 | 109.21 | 21 | 57687 | 1663 | 376 | Y | 52 | 32 |  |  | C55322 | 05 |  |  |  | 박재승 | 3 |  |  | Y |  | Y |  | 98.65 | 12-2 | 0 | 285.64 | A |  | 1651 | 2 | 0.49 | 1590 | 1.91 | 77 | 37 | 515 | 8:35 | 10 | 17 | 0 | 0 |  | 0 | 10 |  | N2 | 2020-04-06 19:47 |  | 29 | 2020-04-06 19:36 | 40 |  |  |  |  | Y | [5 empty] | Y |  |  |  | 1.77 | 3.99 | [23 empty] | 0.11 | 0.04 | A | [9 empty] | 769 | 821 | 56 | 123 | 0 | 0 | 0 | 550 | 0 | 300 | 53 | 0 | 0 | 15 |  |  | 7
2020-04-06 | B57859 | 2 | 중탄소 | SM45C |  | Si 탈산 | B | 38 | 9 | 54950 | 115.32 | B | B |  | B | 1 |  | 1 | 1540 | 1555 | 6700 |  |  | 6700 | 71.18 | 12 | 94131 | 1634 |  | Y | 63 | 39 | [7 empty] | 임승우 | 2 |  |  |  |  | Y |  | 98.55 | 13-2 | 0 | 305.29 | A |  | 1615 | 1 | 0.1 | 1559 | 1.24 | 66 | 30 | 259 | 4:19 | 15 | 24 | 0 | 0 |  | 0 | 0 |  | N2 | 2020-04-06 20:46 | 2020-04-06 21:20 | 34 | 2020-04-06 20:35 | 45 |  |  |  |  | N | 미투입강종 | [7 empty] | 4.2 | 0 | 20.37 | [23 empty] | 0.2 | 0.2 | A | [9 empty] | 0 | 0 | 26 | 0 | 0 | 180 | 0 | 752 | 0 | 206 | 0 | 0 | 0 | 25 |  |  | 4
2020-04-06 | A57971 | 1 | 고탄소 | STB2 |  | Al 탈산 | B | 21 | 30 | 51100 | 88.52 | B | B | B |  | 1 | 1 |  | 1520 | 1536 | 5100 |  |  | 5100 | 50.23 | 12 | 101532 | 1569 |  | Y | 41 | 27 | [7 empty] | 이호남 | 2 |  | Y |  |  |  |  | 104.3 | 13-3 | 244.62 | 0 | A |  | 1569 | 3 | 0.19 | 1517 | 1.13 | 61 | 34 | 237 | 3:57 | 25 | 25 | 46 | 0 |  | 0 |  |  | AR | 2020-04-06 20:48 | 2020-04-06 21:13 | 25 | 2020-04-06 20:46 | 27 | [8 empty] | Y | [5 empty] | 125.55 | 98.19 | [20 empty] | 0.95 |  |  | 0.01 | 0 | A | [9 empty] | 897 | 28 | 97 | 0 | 0 | 0 | 0 | 549 | 0 | 296 | 0 | 0 | 0 | 63
2020-04-06 | C55326 | 3 | 저탄소 | SCM415HS | 연주종료 | Al 탈산 | T | 5 | 42 | 48500 | 97.65 | B | B | B |  | 1 |  | 1 | 1550 | 1585 | 6300 |  |  | 6300 | 65.53 | 35 | 96145 | 1632 |  | Y | 42 | 36 |  |  | C55323 | 05 |  |  |  | 박재승 | 3 |  | Y |  |  | Y |  | 100.4 | 12-6 | 0 | 256.54 | A |  | 1631 | 2 | 0.5 | 1590 | 1.14 | 77 | 36 | 581 | 9:41 | 10 | 10 | 0 | 0 |  | 0 | 10 |  | N2 | 2020-04-06 20:58 |  | 20 | 2020-04-06 20:38 | 40 |  |  |  |  | Y | [5 empty] | Y |  |  |  | 1.37 | 1.46 | [23 empty] | 0.11 | 0.04 | A | [9 empty] | 1015 | 598 | 0 | 216 | 0 | 0 | 0 | 660 | 0 | 301 | 70 | 0 | 0 | 0 |  |  | 5
2020-04-06 | B57860 | 2 | 중탄소 | SM45C | 잔강최소화전 | Si 탈산 | B | 22 | 24 | 51300 | 113.33 | B | B |  | C | 1 |  | 1 | 1540 | 1546 | 6400 |  |  | 6400 | 71.4 | 11 | 89636 | 1617 |  | Y | 53 | 36 | [7 empty] | 임승우 | 2 |  |  |  |  | Y |  | 101.7 | 13-1 | 0 | 234.48 | A |  | 1601 | 1 | 0.11 | 1549 | 1.03 | 56 | 27 | 227 | 3:47 | 15 | 16 | 0 | 0 |  | 0 | 0 |  | N2 | 2020-04-06 22:08 | 2020-04-06 22:23 | 15 | 2020-04-06 21:47 | 36 |  |  |  |  | N | 호이스트고장 | [8 empty] | 0.54 | 14.23 | [23 empty] | 0.95 | 0.95 | A | [9 empty] | 0 | 0 | 27 | 0 | 0 | 158 | 0 | 678 | 0 | 206 | 0 | 0 | 0 | 10
2020-04-06 | A57972 | 1 | 고탄소 | STB2 | TUNDISH교체전 | Al 탈산 | B | 6 | 13 | 50800 | 81.5 | B | B | B |  | 1 | 1 |  | 1520 | 1567 | 3800 |  |  | 3800 | 47.2 | 10 | 80502 | 1554 |  | Y | 41 | 26 | [7 empty] | 이호남 | 2 |  | N | Y |  |  |  | 96.55 | 12-8 | 247.51 | 0 | A |  | 1554 | 3 | 0.19 | 1524 | 0.73 | 68 | 33 | 222 | 3:42 | 25 | 25 | 47 | 0 |  | 0 |  |  | AR | 2020-04-06 21:42 | 2020-04-06 22:20 | 38 | 2020-04-06 21:41 | 39 |  |  |  |  | Y |  |  |  | Y | [5 empty] | 124.98 | 65.89 | [20 empty] | 0.99 |  |  | 1.06 | 0 | A | [9 empty] | 631 | 0 | 194 | 0 | 0 | 0 | 0 | 299 | 0 | 298 | 0 | 0 | 0 | 51
2020-04-06 | C55327 | 3 | 저탄소 | SCM415HS | 연주종료 | Al 탈산 | T | 30 | 21 | 51850 | 85.53 | B | B | B |  | 1 |  | 1 | 1550 | 1563 | 6600 |  |  | 6600 | 64.94 | 37 | 101639 | 1629 |  | Y | 43 | 37 |  |  | C55324 | 05 |  |  |  | 박재승 | 3 |  | Y |  |  | Y |  | 99.05 | 12-9 | 0 | 254.71 | A |  | 1627 | 2 | 0.5 | 1583 | 1.29 | 70 | 33 | 456 | 7:36 | 10 | 11 | 0 | 0 |  | 0 | 10 |  | N2 | 2020-04-06 21:52 |  | 28 | 2020-04-06 21:43 | 36 |  |  |  |  | Y | [5 empty] | Y |  |  |  | 3.22 | 3.19 | [23 empty] | 0.01 | 0 | A | [9 empty] | 586 | 929 | 0 | 213 | 0 | 0 | 0 | 548 | 0 | 300 | 50 | 0 | 0 | 7 |  |  | 5
2020-04-06 | A57973 | 1 | 중탄소 | 42CRMO4HM | TUNDISH교체 | Si 탈산 | B | 36 | 34 | 52300 | 91.33 | B | C | C |  | 1 | 1 |  | 1530 | 1537 | 7500 |  |  | 7500 | 73.87 | 12 | 101532 | 1620 | 732 | Y | 56 | 43 | [7 empty] | 이호남 |  |  |  | Y |  |  |  | 105.35 | 13-3 | 313.31 | 0 | A |  | 1620 | 3 | 0.18 | 1578 | 1.24 | 85 | 29 | 278 | 4:38 | 18 | 20 | 48 | 0 |  | 0 |  |  | AR | 2020-04-06 22:48 | 2020-04-06 23:41 | 52 | 2020-04-06 22:46 | 54 |  |  |  |  | Y |  |  |  | Y | [5 empty] | 86 | 49.35 | [19 empty] | 1.8 |  |  |  | 9.14 | 0 | A | [9 empty] | 1127 | 279 | 194 | 15 | 0 | 0 | 0 | 300 | 0 | 297 | 0 | 0 | 0 | 54 |  |  | 24 |  | 1
2020-04-06 | B57861 | 2 | 중탄소 | AE10B35M2 | 잔강최소화 | Al 탈산 | B | 11 | 37 | 51150 | 112.18 | B | C |  | C | 1 |  | 1 | 1540 | 1527 | 7700 |  |  | 7700 | 87.47 | 12 | 88032 | 1645 |  | Y | 50 | 39 | [7 empty] | 임승우 | 2 |  |  |  |  | Y |  | 98.45 | 12-5 | 247.38 | 0 | A |  | 1627 | 1 | 0.16 | 1563 | 1.04 | 62 | 14 | 199 | 3:19 | 15 | 17 | 0 | 0 |  | 0 | 0 |  | AR | 2020-04-06 23:18 | 2020-04-06 23:44 | 26 | 2020-04-06 23:01 | 43 |  |  |  |  | N | 호이스트고장 | [7 empty] | 5 | 12.28 | 0 | [23 empty] | 0.38 | 0.38 | A | [9 empty] | 0 | 0 | 33 | 0 | 0 | 194 | 0 | 857 | 0 | 0 | 0 | 0 | 0 | 22 |  |  | 7
2020-04-06 | C55328 | 3 | 저탄소 | SCM415HS | 연주종료 | Al 탈산 | T | 1 | 80 | 46050 | 86.53 | B | C | C |  | 1 |  | 1 | 1550 | 1577 | 6100 |  |  | 6100 | 55.52 | 40 | 109880 | 1626 |  | Y | 43 | 36 |  |  | C55325 | 05 |  |  |  | 박재승 | 3 |  | Y | N |  | Y |  | 105.9 | 12-4 | 0 | 217.31 | A |  | 1628 | 2 | 0.48 | 1584 | 1.19 | 71 | 33 | 486 | 8:06 | 10 | 11 | 0 | 0 |  | 0 | 7 |  | N2 | 2020-04-06 22:58 |  | 23 | 2020-04-06 22:50 | 31 |  |  |  |  | Y | [5 empty] | Y |  |  |  | 5.39 | 0 | [23 empty] | 0 | 0 | A | [9 empty] | 731 | 861 | 28 | 403 | 0 | 0 | 0 | 550 | 0 | 300 | 53 | 0 | 0 | 16 |  |  | 5
2020-04-06 | A57974 | 1 | 중탄소 | 42CRMO4HM |  | Si 탈산 | B | 37 | 19 | 52700 | 80.57 | C | C | C |  | 1 | 1 |  | 1530 | 1550 | 6900 |  |  | 6900 | 81.55 | 10 | 84610 | 1602 |  | Y | 48 | 38 | [7 empty] | 박안희 | 2 |  |  | Y |  |  |  | 107.7 | 13-9 | 328.75 | 0 | A |  | 1602 | 3 | 0.2 | 1569 | 1.06 | 76 | 28 | 277 | 4:37 | 18 | 18 | 49 | 0 |  | 0 |  |  | AR | 2020-04-06 23:45 | 2020-04-07 00:43 | 57 | 2020-04-06 23:43 | 59 |  |  |  |  | Y |  |  |  | Y | [5 empty] | 80.71 | 45.59 | [23 empty] | 3.72 | 0 | A | [9 empty] | 1443 | 47 | 301 | 0 | 0 | 0 | 0 | 296 | 0 | 299 | 0 | 0 | 0 | 23 |  |  | 19
2020-04-06 | C55329 | 3 | 저탄소 | SCM415HS | 연주종료 | Al 탈산 | T | 15 | 55 | 46650 | 94.33 | C | C | C |  | 1 |  | 1 | 1550 | 1560 | 6100 |  |  | 6100 | 58.44 | 38 | 104386 | 1652 | 374 | Y | 47 | 36 | [15 empty] | 104.05 | 12-7 | 0 | 276.61 | A |  | 1632 | 2 | 0.5 | 1587 | 1.18 | 74 | 38 | 460 | 7:40 | 10 | 12 | 0 | 0 |  | 0 | 9 |  | N2 | 2020-04-07 00:06 |  | 24 | 2020-04-06 23:56 | 33 |  |  |  |  | Y | [5 empty] | Y |  |  |  | 5.91 | 0 | [23 empty] | 0 | 0 | A | [9 empty] | 218 | 1231 | 8 | 335 | 0 | 0 | 0 | 406 | 0 | 199 | 0 | 0 | 0 | 8 |  |  | 5
2020-04-06 | B57862 | 2 | 중탄소 | AE10B35M2 |  | Al 탈산 | B | 18 | 4 | 53650 | 115.02 | C | C |  | C | 1 |  | 1 | 1540 | 1536 | 6800 |  |  | 6800 | 77.24 | 12 | 88032 | 1635 |  | Y | 44 | 35 | [7 empty] | 고승만 | 2 |  |  |  |  | Y |  | 105.35 | 14-1 | 194.94 | 0 | A |  | 1629 | 1 | 0.17 | 1553 | 1.34 | 52 | 21 | 235 | 3:55 | 15 | 17 | 0 | 0 |  | 0 | 0 |  | AR | 2020-04-07 00:30 | 2020-04-07 00:44 | 14 | 2020-04-06 23:56 | 48 |  |  |  |  | N | 호이스트고장 | [7 empty] | 3.8 | 11.38 | 0 | [23 empty] | 0.53 | 0.53 | A | [9 empty] | 0 | 0 | 11 | 0 | 0 | 216 | 0 | 764 | 0 | 0 | 0 | 0 | 0 | 47
2020-04-06 | C55330 | 3 | 저탄소 | SCM415HS | TUNDISH교체전 | Al 탈산 | T | 5 | 43 | 48800 | 88.35 | C | C | C |  | 1 |  | 1 | 1550 | 1564 | 6200 |  |  | 6200 | 70.53 | 32 | 87904 | 1653 |  | Y | 42 | 35 |  |  |  | 05 |  |  |  |  | 2 |  |  |  |  | Y |  | 102.2 | 12-8 | 0.13 | 199.97 | A |  | 1631 | 2 | 0.52 | 1584 | 1.21 | 71 | 38 | 522 | 8:42 | 10 | 10 | 0 | 0 |  | 0 | 8 |  | N2 | 2020-04-07 01:03 |  | 31 | 2020-04-07 00:55 | 39 |  |  |  |  | Y | [5 empty] | Y |  |  |  | 6.57 | 0 | [23 empty] | 0 | 0 | A | [9 empty] | 375 | 1132 | 15 | 301 | 0 | 0 | 0 | 527 | 0 | 201 | 0 | 0 | 0 | 14 |  |  | 5
2020-04-06 | A57975 | 1 | 중탄소 | 42CRMO4HM |  | Si 탈산 | B | 21 | 31 | 50600 | 70.55 | C | C | C |  | 1 | 1 |  | 1530 | 1555 | 6300 |  |  | 6300 | 62.05 | 12 | 101532 | 1602 |  | Y | 42 | 35 | [7 empty] | 박안희 | 2 |  | Y | [6 empty] | 0.26 | 0 | A |  | 1602 | 3 | 0.18 | 1567 | 1.3 | 74 | 27 | 266 | 4:26 | 18 | 18 | 50 | 0 |  | 0 |  |  | AR | 2020-04-07 00:50 | 2020-04-07 01:45 | 55 | 2020-04-07 00:48 | 57 |  |  |  |  | Y |  |  |  | Y | [5 empty] | 64.96 | 24.25 | [23 empty] | 7.11 | 0 | A | [9 empty] | 1525 | 45 | 996 | 42 | 0 | 0 | 0 | 298 | 0 | 299 | 0 | 0 | 0 | 96 |  |  | 16
2020-04-06 | B57863 | 2 | 중탄소 | AE10B35M2 |  | Al 탈산 | B | 38 | 10 | 54400 | 94.1 | C | C |  | C | 1 |  | 1 | 1540 | 1606 | 4700 |  |  | 4700 | 45.76 | 14 | 102704 | 1634 |  | Y | 45 | 26 | [7 empty] | 고승만 | 2 |  |  |  |  | Y |  | 96.4 | 12-9 | 239.08 | 0 | A |  | 1626 | 1 | 0.18 | 1566 | 1.36 | 65 | 22 | 252 | 4:12 | 15 | 17 | 0 | 0 |  | 0 | 0 |  | AR | 2020-04-07 01:18 | 2020-04-07 01:50 | 32 | 2020-04-07 01:05 | 45 |  |  |  |  | N | 호이스트고장 | [7 empty] | 4 | 14.26 | 0 | [23 empty] | 0.27 | 0.27 | A | [9 empty] | 0 | 0 | 21 | 0 | 0 | 217 | 0 | 604 | 0 | 0 | 0 | 0 | 0 | 47
2020-04-06 | C55331 | 3 | 저탄소 | SCM415C2 |  | Al 탈산 | I | 30 | 22 | 52050 | 88.67 | C | C | C |  | 1 |  | 1 | 1560 | 1582 | 6700 |  |  | 6700 | 67.54 | 16 | 99200 | 1662 |  | INGOT | 44 | 36 |  |  |  | 05 |  |  |  |  | 0 |  |  |  |  | N |  | 101 | 13-1 | 231.86 | 0 | A |  | 1654 | 2 | 0.5 | 1595 | 1.74 | 79 |  | 327 | 5:27 | 18 | 20 | 0 | 0 |  | 0 | 10 |  | N2 | 2020-04-07 02:09 |  | 16 | 2020-04-07 01:59 | [5 empty] | Y | [5 empty] | N |  |  |  | 15.21 | 0 | [18 empty] | 1.8 |  |  |  |  | 0.01 | 0 | A | [9 empty] | 534 | 709 | 0 | 0 | 0 | 0 | 0 | 885 | 0 | 199 | 0 | 0 | 0 | 7
2020-04-06 | A57976 | 1 | 중탄소 | 42CRMO4HM |  | Si 탈산 | B | 6 | 14 | 51200 | 82.9 | C | C | C |  | 1 | 1 |  | 1530 | 1540 | 6400 |  |  | 6400 | 75.64 | 10 | 84610 | 1614 |  | Y | 47 | 39 | [7 empty] | 박안희 | 2 |  |  | Y |  |  |  | 108.15 | 14-1 | 263.84 | 0 | A |  | 1614 | 3 | 0.19 | 1570 | 1.29 | 77 | 35 | 275 | 4:35 | 18 | 18 | 51 | 0 |  | 0 |  |  | AR | 2020-04-07 02:08 | 2020-04-07 02:51 | 43 | 2020-04-07 02:06 | 45 |  |  |  |  | Y |  |  |  | Y | [5 empty] | 69.87 | 66.85 | [23 empty] | 10 | 0 | A | [9 empty] | 465 | 24 | 950 | 17 | 0 | 0 | 0 | 300 | 0 | 301 | 0 | 0 | 0 | 34 |  |  | 14
2020-04-06 | B57864 | 2 | 중탄소 | AE10B35M2 | TUNDISH교체전 | Al 탈산 | B | 22 | 25 | 51300 | 84.7 | C | C |  | C | 1 |  | 1 | 1540 | 1574 | 4500 |  |  | 4500 | 76.68 | 8 | 58688 | 1636 |  | Y | 33 | 30 | [7 empty] | 고승만 | 2 |  |  | Y |  | Y |  | 97.1 | 12-6 | 183.83 | 0 | A |  | 1617 | 1 | 0.16 | 1552 | 1.46 | 51 | 12 | 252 | 4:12 | 15 | 15 | 0 | 0 |  | 0 | 0 |  | AR | 2020-04-07 02:11 | 2020-04-07 02:55 | 43 | 2020-04-07 01:55 | 60 |  |  |  |  | N | 호이스트고장 | [7 empty] | 5 | 7.12 | 0 | 연주 주입온도낮아 25T내려 A57979합탕 | [22 empty] | 0.11 | 0.11 | A | [9 empty] | 0 | 0 | 13 | 0 | 0 | 225 | 0 | 965 | 0 | 0 | 0 | 0 | 0 | 31 |  |  | 5
2020-04-06 | B57865 | 2 | 중탄소 | 42CRMO4HM |  | Si 탈산 | B | 11 | 38 | 50450 | 110.37 | C | C |  | C | 1 |  | 2 | 1540 | 1536 | 8100 |  |  | 8100 | 79.78 | 12 | 101532 | 1604 |  | Y | 48 | 38 |  |  | A57974 | 07 |  |  |  | 고승만 | 2 |  |  | Y |  | Y |  | 105.55 | 13-2 | 268.33 | 0 | A |  | 1632 | 1 | 0.14 | 1569 | 1.23 | 76 | 39 | 240 | 4:00 | 18 | 18 | 0 | 0 |  | 0 | 0 |  | AR | 2020-04-07 03:32 | 2020-04-07 03:55 | 23 | 2020-04-07 03:08 | 48 |  |  |  |  | N | 호이스트고장 | [7 empty] | 4 | 15.85 | 0 | [23 empty] | 0.27 | 0.27 | A | [9 empty] | 1446 | 0 | 46 | 0 | 0 | 0 | 0 | 645 | 0 | 0 | 0 | 0 | 0 | 0 |  |  | 16
2020-04-06 | C55332 | 3 | 저탄소 | SUM31 | 연주시작 | Al 탈산 | T | 1 | 81 | 46250 | 101.45 | C | C | C |  | 1 |  | 1 | 1550 | 1596 | 7000 |  |  | 7000 | 70.78 | 36 | 98892 | 1675 |  | Y | 60 | 55 |  |  |  | 05 |  |  |  |  | 2 |  |  |  |  | N |  | 98.3 | 11-7 | 364.07 | 0 | A |  | 1658 | 2 | 0.68 | 1603 | 2.29 | 90 | 41 | 467 | 7:47 | 5 | 5 | 0 | 0 |  | 0 | 17 |  | N2 | 2020-04-07 03:30 |  | 27 | 2020-04-07 03:13 | 44 |  |  |  |  | Y | [5 empty] | N |  |  |  | 7.04 | 0 | [23 empty] | 0.01 | 0 | A | [9 empty] | 0 | 0 | 268 | 0 | 0 | 0 | 0 | 1275 | 0 | 201 | 0 | 0 | 0 | 28 |  |  |  |  | 1
2020-04-06 | A57977 | 1 | 중탄소 | BP-SM45CS | TUNDISH교체 | Al 탈산 | B | 36 | 35 | 52700 | 88.48 | C | C | C |  | 1 | 1 |  | 1530 | 1538 | 6000 |  |  | 6000 | 59.09 | 12 | 101532 | 1630 |  | Y | 43 | 38 | [7 empty] | 박안희 | 2 |  |  |  |  | Y |  | 102.3 | 12-10 | 374.89 | 0 | A |  | 1630 | 3 | 0.2 | 1582 | 1.04 | 89 | 33 | 305 | 5:05 | 13 | 20 | 52 | 0 |  | 0 |  |  | N2 | 2020-04-07 03:22 | 2020-04-07 03:59 | 37 | 2020-04-07 03:21 | 37 |  |  |  |  | Y |  |  |  | Y | [5 empty] | 85.79 | 117.47 | [19 empty] | 2.01 |  |  |  | 12.38 | 0 | A | [9 empty] | 0 | 0 | 788 | 20 | 0 | 0 | 0 | 298 | 0 | 298 | 0 | 0 | 0 | 14 |  |  |  |  | 1
2020-04-06 | B57866 | 2 | 중탄소 | 42CRMO4HM |  | Si 탈산 | B | 18 | 5 | 53650 | 119.68 | C | C |  | C | 1 |  | 1 | 1540 | 1515 | 8500 |  |  | 8500 | 83.72 | 12 | 101532 | 1607 | 1094 | Y | 48 | 39 | [7 empty] | 고승만 | 2 |  |  | Y |  | Y |  | 103.35 | 13-8 | 116.96 | 0 | A |  | 1616 | 1 | 0.15 | 1566 | 0.9 | 73 | 39 | 157 | 2:37 | 18 | 18 | 0 | 0 |  | 0 | 0 |  | AR | 2020-04-07 04:46 | 2020-04-07 04:56 | 10 | 2020-04-07 04:24 | 32 |  |  |  |  | N | 호이스트고장 | [7 empty] | 4 | 9.14 | 0 | [23 empty] | 0.18 | 0.18 | A | [9 empty] | 1432 | 0 | 371 | 0 | 0 | 0 | 0 | 694 | 0 | 0 | 0 | 0 | 0 | 32 |  |  | 14
2020-04-06 | A57978 | 1 | 중탄소 | BP-SM45CS |  | Al 탈산 | B | 37 | 20 | 52800 | 70.57 | C | C | C |  | 1 | 1 |  | 1530 | 1533 | 5300 |  |  | 5300 | 52.2 | 12 | 101532 | 1605 |  | Y | 43 | 33 | A57975 잔강처리 | [6 empty] | 박안희 | 2 |  |  | Y |  | Y |  | 105.45 | 13-7 | 349.91 | 0 | A |  | 1605 | 3 | 0.22 | 1577 | 1.08 | 84 | 31 | 306 | 5:06 | 13 | 15 | 53 | 0 |  | 0 |  |  | N2 | 2020-04-07 04:15 | 2020-04-07 04:57 | 43 | 2020-04-07 04:13 | 45 |  |  |  |  | Y |  |  |  | Y | [5 empty] | 118.92 | 31.77 | [23 empty] | 0.53 | 0 | A | [9 empty] | 0 | 0 | 794 | 0 | 0 | 0 | 0 | 297 | 0 | 298 | 0 | 0 | 0 | 25
2020-04-06 | C55333 | 3 | 저탄소 | SUM31 | TUNDISH교체전 | Al 탈산 | T | 15 | 56 | 47000 | 74.92 | C | C | C |  | 1 |  | 1 | 1550 | 1596 | 5000 |  |  | 5000 | 62.76 | 29 | 79663 | 1655 | 370 | Y | 39 | 30 | [8 empty] | 2 | [6 empty] | 92 | 11-5 | 182.16 | 0 | A |  | 1644 | 2 | 0.53 | 1596 | 2.82 | 83 | 43 | 455 | 7:35 | 5 | 5 | 0 | 0 |  | 0 | 19 |  | N2 | 2020-04-07 04:45 |  | 21 | 2020-04-07 04:26 | 40 |  |  |  |  | Y | [5 empty] | N |  |  |  | 6.61 | 0 | [23 empty] | 0 | 0 | A | [9 empty] | 0 | 0 | 386 | 297 | 0 | 0 | 0 | 893 | 0 | 0 | 0 | 0 | 0 | 32
2020-04-06 | B57867 | 2 | 중탄소 | 42CRMO4HM | TUNDISH교체전 | Si 탈산 | B | 35 | 89 | 46250 | 114.05 | C | C |  | C | 1 |  | 1 | 1540 | 1517 | 11100 |  |  | 11100 | 109.37 | 13 | 101493 | 1635 |  | Y | 60 | 52 | 881 분 대기래들 |  | A57976 | 05 |  |  |  | 고승만 | 2 |  | N | Y |  |  |  | 109.55 | 12-6 | 287.12 | 0 | A |  | 1642 | 1 | 0.15 | 1577 | 1.56 | 84 | 45 | 157 | 2:37 | 18 | 18 | 0 | 0 |  | 0 | 0 |  | AR | 2020-04-07 05:54 | 2020-04-07 06:01 | 7 | 2020-04-07 05:35 | 26 |  |  |  |  | N | 호이스트고장 | [8 empty] | 8.98 | 0 | [23 empty] | 0.44 | 0.44 | A | [9 empty] | 1534 | 0 | 154 | 0 | 0 | 0 | 0 | 643 | 0 | 0 | 0 | 0 | 0 | 36 |  |  | 7
2020-04-06 | A57979 | 1 | 중탄소 | BP-SM45CS |  | Al 탈산 | B | 21 | 32 | 50950 | 74.3 | C | C | C |  | 1 | 1 |  | 1530 | 1535 | 5500 |  |  | 5500 | 65 | 10 | 84610 | 1597 |  | Y | 43 | 34 | B57864 온도 낮아 20톤 내려와 받음 | [6 empty] | 박안희 | 2 |  |  | Y |  |  |  | 107.15 | 13-5 | 180.6 | 0 | A |  | 1597 | 3 | 0.2 | 1571 | 0.87 | 78 | 30 | 276 | 4:36 | 13 | 16 | 54 | 0 |  | 0 |  |  | N2 | 2020-04-07 05:16 | 2020-04-07 06:02 | 46 | 2020-04-07 05:15 | 47 |  |  |  |  | Y |  |  |  | Y | [5 empty] | 153.07 | 52.43 | [23 empty] | 61.86 | 0 | A | [9 empty] | 0 | 0 | 558 | 0 | 0 | 0 | 0 | 797 | 0 | 629 | 0 | 0 | 0 | 0
2020-04-06 | A57980 | 1 | 중탄소 | BP-SM45CS |  | Al 탈산 | B | 38 | 11 | 54500 | 73.13 | C | C | A |  | 1 | 1 |  | 1530 | 1547 | 5600 |  |  | 5600 | 55.16 | 12 | 101532 | 1599 |  | Y | 42 | 34 | [7 empty] | 박안희 | 2 |  |  | Y |  |  |  | 97.7 | 12-10 | 263.31 | 0 | A |  | 1599 | 3 | 0.19 | 1571 | 1 | 78 | 25 | 276 | 4:36 | 13 | 13 | 55 | 0 |  | 0 |  |  | N2 | 2020-04-07 06:13 | 2020-04-07 07:05 | 52 | 2020-04-07 06:10 | 55 | [8 empty] | Y | [5 empty] | 72.95 | 60.94 | [23 empty] | 0.01 | 0 | A | [9 empty] | 0 | 0 | 679 | 0 | 0 | 0 | 0 | 749 | 0 | 552 | 0 | 0 | 0 | 29
2020-04-06 | B57868 | 2 | 저탄소 | SCR420HB2 | TUNDISH교체 | Al 탈산 | B | 6 | 15 | 51500 | 101.37 | C | A |  | A | 1 |  | 1 | 1555 | 1525 | 8900 |  |  | 8900 | 105.19 | 10 | 84610 | 1677 |  | Y | 47 | 41 | [7 empty] | 고승만 | 2 |  |  | Y |  | N |  | 106.8 | 13-9 | 28.99 | 302.18 | A |  | 1664 | 1 | 0.16 | 1595 | 1.52 | 86 | 33 | 366 | 6:06 | 18 | 21 | 0 | 0 |  | 0 | 0 |  | N2 | 2020-04-07 06:57 | 2020-04-07 07:30 | 34 | 2020-04-07 06:44 | 47 |  |  |  |  | N | 호이스트고장 | [7 empty] | 4.5 | 0 | 12.42 | 수소 측정기 고장 | [18 empty] | 2.09 |  |  |  | 0.14 | 0.14 | A | [9 empty] | 827 | 643 | 22 | 20 | 0 | 252 | 0 | 937 | 0 | 0 | 0 | 0 | 0 | 16 |  |  | 7 |  | 1
2020-04-07 | A57981 | 1 | 중탄소 | BP-SM45CS |  | Al 탈산 | B | 36 | 36 | 52700 | 82.08 | A | A | A |  | 1 | 1 |  | 1530 | 1544 | 5400 |  |  | 5400 | 63.82 | 10 | 84610 | 1613 |  | Y | 41 | 33 |  |  | A57978 |  |  |  |  | 정용태 | 2 |  |  | Y |  |  |  | 97.9 | 12-5 | 191.64 | 0 | A |  | 1613 | 3 | 0.19 | 1565 | 1.14 | 72 | 30 | 280 | 4:40 | 13 | 13 | 56 | 0 |  | 0 |  |  | N2 | 2020-04-07 07:25 | 2020-04-07 08:01 | 36 | 2020-04-07 07:25 | 36 | [8 empty] | Y | [5 empty] | 0.08 | 0 | [23 empty] | 2.24 | 0 | A | [9 empty] | 0 | 0 | 687 | 0 | 0 | 0 | 0 | 498 | 0 | 593 | 149 | 0 | 0 | 29
2020-04-07 | B57869 | 2 | 저탄소 | SCR420HB2 |  | Al 탈산 | B | 22 | 26 | 51800 | 109.25 | A | A |  | A | 1 |  | 1 | 1555 | 1536 | 8900 |  |  | 8900 | 87.66 | 12 | 101532 | 1647 |  | Y | 56 | 42 | B57866 5톤합탕 |  | B57865 | 05 |  |  |  | 박용우 | 2 |  |  |  |  | Y |  | 106.2 | 13-6 | 0 | 268.52 | A |  | 1633 | 1 | 0.17 | 1574 | 1.19 | 65 | 31 | 411 | 6:51 | 18 | 18 | 0 | 0 |  | 0 | 0 |  | N2 | 2020-04-07 08:06 | 2020-04-07 08:26 | 20 | 2020-04-07 07:54 | 32 |  |  |  |  | N | 호이스트고장 | [7 empty] | 4.5 | 0.04 | 29.33 | [23 empty] | 0.06 | 0.06 | A | [9 empty] | 639 | 949 | 72 | 0 | 0 | 192 | 0 | 949 | 0 | 0 | 0 | 0 | 0 | 0 |  |  | 5
2020-04-07 | A57982 | 1 | 중탄소 | BP-SM45CS |  | Al 탈산 | B | 18 | 6 | 53400 | 81.82 | A | A | A |  | 1 | 1 |  | 1530 | 1539 | 5600 |  |  | 5600 | 55.16 | 12 | 101532 | 1611 |  | Y | 41 | 34 |  |  | A57979 |  |  |  |  | 정용태 | 2 |  |  | Y |  |  |  | 98.2 | 13-2 | 201.58 | 0 | A |  | 1611 | 3 | 0.19 | 1570 | 1.08 | 77 | 33 | 296 | 4:56 | 13 | 13 | 57 | 0 |  | 0 |  |  | N2 | 2020-04-07 08:23 | 2020-04-07 08:58 | 34 | 2020-04-07 08:21 | 37 |  |  |  |  | Y |  |  |  | Y | [5 empty] | 117.03 | 110.91 | [23 empty] | 4.3 | 0 | A |  |  | 8.965 | 25.523 | 53.694 | 0.211 | 5.989 | 2.103 | 1636.16 | 0 | 0 | 646 | 0 | 0 | 0 | 0 | 547 | 0 | 594 | 147 | 0 | 0 | 29
2020-04-07 | B57870 | 2 | 저탄소 | FPA-SCR420HB2 |  | Al 탈산 | B | 11 | 39 | 50540 | 97.9 | A | A |  | A | 1 |  | 1 | 1555 | 1566 | 7600 |  |  | 7600 | 74.85 | 12 | 101532 | 1647 |  | Y | 54 | 36 |  |  | B57867 | 05 |  |  |  | 임현진 | 2 |  |  |  |  | Y |  | 103.16 | 12-10 | 0 | 229.14 | A |  | 1631 | 1 | 0.16 | 1566 | 0 | 57 | 25 | 326 | 5:26 | 18 | 19 | 0 | 0 |  | 0 | 0 |  | N2 | 2020-04-07 09:03 | 2020-04-07 09:24 | 21 | 2020-04-07 08:50 | 33 |  |  |  |  | N | 호이스트고장 | [7 empty] | 5 | 0 | 28.03 | [23 empty] | 0.04 | 0.04 | A | [9 empty] | 1105 | 646 | 52 | 0 | 0 | 262 | 0 | 698 | 0 | 0 | 0 | 0 | 0 | 15 |  |  | 5
2020-04-07 | A57983 | 1 | 중탄소 | BP-SM45CS |  | Al 탈산 | B | 21 | 33 | 51200 | 65.78 | A | A | A |  | 1 | 1 |  | 1530 | 1534 | 5200 |  |  | 5200 | 61.46 | 10 | 84610 | 1592 |  | Y | 42 | 36 |  |  | A57980 |  |  |  |  | 정용태 | 3 |  |  | Y |  |  |  | 102.45 | 12-10 | 262.56 | 0 | A |  | 1592 | 3 | 0.24 | 1567 | 1.04 | 74 | 31 | 237 | 3:57 | 13 | 13 | 58 | 0 |  | 0 |  |  | N2 | 2020-04-07 09:10 | 2020-04-07 09:55 | 44 | 2020-04-07 09:10 | 45 |  |  |  |  | Y |  |  |  | Y | [5 empty] | 85.86 | 38.09 | [23 empty] | 41.21 | 0 | A |  |  | 8.675 | 25.728 | 53.927 | 0.173 | 6.216 | 2.096 | 1636.16 | 0 | 0 | 740 | 0 | 0 | 0 | 0 | 297 | 0 | 298 | 0 | 0 | 0 | 23
2020-04-07 | B57871 | 2 | 저탄소 | FPA-SCR420HB2 |  | Al 탈산 | B | 1 | 82 | 46700 | 84.53 | A | A |  | A | 1 |  | 1 | 1555 | 1595 | 6500 |  |  | 6500 | 64.02 | 12 | 101532 | 1644 |  | Y | 44 | 33 |  |  | B57868 | 05 |  |  |  | 임현진 | 2 |  |  |  |  | Y |  | 104.8 | 12-3 | 0 | 247.92 | A |  | 1632 | 1 | 0.17 | 1580 | 1.63 | 71 | 28 | 303 | 5:03 | 18 | 19 | 0 | 0 | 55 | 0 | 0 |  | N2 | 2020-04-07 09:54 | 2020-04-07 10:25 | 31 | 2020-04-07 09:45 | 40 |  |  |  |  | N | 호이스트고장 | [7 empty] | 4.5 | 0 | 16.35 | [23 empty] | 0 | 0 | A | [9 empty] | 1399 | 394 | 182 | 0 | 0 | 258 | 0 | 598 | 0 | 0 | 0 | 0 | 0 | 15
2020-04-07 | A57984 | 1 | 중탄소 | BP-SM45CS | TUNDISH교체전 | Al 탈산 | B | 38 | 12 | 53600 | 68.72 | A | A | A |  | 1 | 1 |  | 1530 | 1544 | 4800 |  |  | 4800 | 58.17 | 10 | 82518 | 1593 |  | Y | 41 | 30 |  |  | A57981 |  |  |  |  | 정용태 | 3 |  |  | Y |  |  |  | 99.65 | 13-2 | 210.79 | 0 | A |  | 1593 | 3 | 0.2 | 1561 | 1.14 | 68 | 27 | 227 | 3:47 | 13 | 13 | 59 | 0 |  | 0 |  |  | N2 | 2020-04-07 10:15 | 2020-04-07 10:54 | 40 | 2020-04-07 10:14 | 40 |  |  |  |  | Y |  |  |  | Y | [5 empty] | 98.18 | 62.47 | [23 empty] | 57.66 | 0 | A | [9 empty] | 0 | 0 | 688 | 20 | 0 | 0 | 0 | 545 | 0 | 298 | 146 | 0 | 0 | 58
2020-04-07 | B57872 | 2 | 저탄소 | FPA-SCR420HB2 |  | Al 탈산 | B | 6 | 16 | 51650 | 88.68 | A | A |  | A | 1 |  | 1 | 1555 | 1576 | 6500 |  |  | 6500 | 64.02 | 12 | 101532 | 1655 |  | Y | 45 | 32 |  |  | B57869 | 05 |  |  |  | 임현진 | 2 |  |  |  |  | N |  | 97.25 | 12-8 | 0 | 215.22 | A |  | 1635 | 1 | 0.16 | 1575 | 1.64 | 66 | 36 | 315 | 5:15 | 18 | 18 | 0 | 0 |  | 0 | 0 |  | N2 | 2020-04-07 11:07 | 2020-04-07 11:25 | 18 | 2020-04-07 10:56 | 29 |  |  |  |  | N | 호이스트고장 | [7 empty] | 5 | 0 | 13.63 | [23 empty] | 0.11 | 0.11 | A | [9 empty] | 1139 | 540 | 179 | 0 | 0 | 255 | 0 | 600 | 0 | 0 | 0 | 0 | 0 | 25
2020-04-07 | A57985 | 1 | 저탄소 | FPA-SCR420HB2 |  | Al 탈산 | B | 36 | 37 | 52400 | 99.27 | A | A | A |  | 1 | 2 |  | 1540 | 1568 | 6500 |  |  | 6500 | 64.02 | 12 | 101532 | 1620 |  | Y | 42 | 39 | [7 empty] | 정용태 | 3 |  |  |  |  | Y |  | 100.1 | 12-7 | 0 | 345.98 | A |  | 0 | 3 | 0.19 | 1590 | -54.83 | 81 | 46 | 257 | 4:17 | 18 | 19 | 60 | 0 |  | 0 |  |  | N2 | 2020-04-07 11:45 | 2020-04-07 12:18 | 32 | 2020-04-07 11:45 | 33 |  |  |  |  | Y |  |  |  | Y | [5 empty] | 28.29 | 193.52 | [23 empty] | 62.65 | 0 | A | [9 empty] | 1497 | 316 | 0 | 22 | 0 | 0 | 0 | 297 | 0 | 296 | 0 | 0 | 0 | 14
2020-04-07 | B57873 | 2 | 저탄소 | AE8617HG | TUNDISH교체 | Si 탈산 | B | 37 | 21 | 53200 | 90.43 | A | A |  | A | 1 |  | 1 | 1555 | 1576 | 7800 |  |  | 7800 | 92.19 | 10 | 84610 | 1686 |  | Y | 44 | 35 |  |  | A57982 | 05 |  |  |  | 임현진 | 2 |  |  |  |  | Y |  | 96 | 12-6 | 0 | 239.12 | A |  | 1684 | 1 | 0.23 | 1608 | 1.94 | 96 | 39 | 277 | 4:37 | 16 | 21 | 0 | 0 | 55 | 0 | 0 |  | N2 | 2020-04-07 12:04 | 2020-04-07 12:21 | 17 | 2020-04-07 11:51 | 31 |  |  |  |  | N | 호이스트고장 | [7 empty] | 4.6 | 0 | 16.67 | 대기래들 | [18 empty] | 2.53 | 2.19 |  |  | 0.51 | 0.51 | B | [9 empty] | 352 | 133 | 51 | 0 | 0 | 0 | 0 | 745 | 0 | 0 | 0 | 0 | 0 | 5 |  |  | 7 |  | 1
2020-04-07 | A57986 | 1 | 저탄소 | FPA-SCR420HB2 |  | Al 탈산 | B | 22 | 27 | 51500 | 111.93 | A | A | A |  | 1 | 1 |  | 1540 | 1621 | 5100 |  |  | 5100 | 60.28 | 10 | 84610 | 1616 |  | Y | 65 | 37 | RH워싱작업. |  | B57871 |  |  |  |  | 정용태 | 3 |  |  | Y |  |  |  | 103.5 | 13-3 | 0 | 314.53 | A |  | 1616 | 3 | 0.18 | 1572 | 0.98 | 63 | 33 | 262 | 4:22 | 18 | 19 | 61 | 0 |  | 0 |  |  | N2 | 2020-04-07 12:52 | 2020-04-07 13:13 | 21 | 2020-04-07 12:50 | 23 |  |  |  |  | Y |  |  |  | Y | [5 empty] | 0 | 287.41 | [23 empty] | 0 | 0 | A | [9 empty] | 1809 | 63 | 0 | 42 | 0 | 0 | 0 | 1297 | 0 | 1193 | 98 | 0 | 0 | 29
2020-04-07 | B57874 | 2 | 저탄소 | AE8617HG |  | Si 탈산 | B | 18 | 7 | 53250 | 96.13 | A | A |  | A | 1 |  | 1 | 1555 | 1526 | 7700 |  |  | 7700 | 82.73 | 11 | 93071 | 1634 |  | Y | 44 | 36 |  |  | A57983 | 05 |  |  |  | 임현진 | 2 |  |  |  |  | Y |  | 101.75 | 13-6 | 0 | 322.96 | A |  | 1626 | 1 | 0 | 1569 | 1.16 | 57 | 25 | 303 | 5:03 | 16 | 16 | 0 | 0 |  | 0 | 0 |  | N2 | 2020-04-07 13:08 | 2020-04-07 13:19 | 10 | 2020-04-07 12:59 | 20 |  |  |  |  | N | 호이스트고장 | [7 empty] | 4.5 | 0 | 13.51 | [23 empty] | 0.23 | 0.23 | B | [9 empty] | 482 | 125 | 51 | 0 | 0 | 0 | 0 | 552 | 0 | 0 | 0 | 0 | 0 | 0 |  |  | 7
2020-04-07 | A57987 | 1 | 저탄소 | FPA-SCR420HB2 |  | Al 탈산 | B | 11 | 40 | 50600 | 75.13 | A | A | A |  | 1 | 1 |  | 1540 | 1547 | 6200 |  |  | 6200 | 61.06 | 12 | 101532 | 1608 |  | Y | 41 | 34 |  |  | B57872 |  |  |  |  | 정용태 | 3 |  |  | Y |  |  |  | 104.9 | 13-1 | 0 | 285.63 | A |  | 1608 | 3 | 0.18 | 1575 | 0.97 | 66 | 29 | 283 | 4:43 | 18 | 19 | 62 | 0 |  | 0 |  |  | N2 | 2020-04-07 13:41 | 2020-04-07 14:08 | 27 | 2020-04-07 13:40 | 29 |  |  |  |  | Y |  |  |  | Y | [5 empty] | 0 | 212.03 | [23 empty] | 0.96 | 0 | A | [9 empty] | 463 | 1135 | 130 | 44 | 0 | 0 | 0 | 0 | 0 | 0 | 0 | 0 | 0 | 5
2020-04-07 | B57875 | 2 | 저탄소 | AE8617HG |  | Si 탈산 | B | 1 | 83 | 47000 | 85.27 | A | A |  | A | 1 |  | 1 | 1555 | 1544 | 6800 |  |  | 6800 | 73.06 | 11 | 93071 | 1656 |  | Y | 33 | 18 |  |  | A57984 | 05 |  |  |  | 임현진 | 2 |  |  |  |  | Y |  | 101.6 | 11-9 | 0 | 205.55 | A |  | 1634 | 1 | 0.27 | 1574 | 1.41 | 62 | 22 | 283 | 4:43 | 16 | 17 | 0 | 0 |  | 0 | 0 |  | N2 | 2020-04-07 14:05 | 2020-04-07 14:21 | 16 | 2020-04-07 13:50 | 31 |  |  |  |  | N | 호이스트고장 | [7 empty] | 4.5 | 5.48 | 9.46 | [23 empty] | 0.11 | 0.11 | A | [9 empty] | 164 | 234 | 0 | 46 | 0 | 0 | 0 | 1300 | 0 | 0 | 0 | 0 | 0 | 0 |  |  | 5
2020-04-07 | A57988 | 1 | 저탄소 | FPA-SCR420HB2 |  | Al 탈산 | B | 6 | 17 | 51700 | 70.12 | A | B | B |  | 1 | 1 |  | 1540 | 1601 | 4500 |  |  | 4500 | 44.32 | 12 | 101532 | 1610 |  | Y | 40 | 28 |  |  | A57985 |  |  |  |  | 정용태 | 3 |  |  | Y |  |  |  | 104.2 | 13-6 | 0 | 229.77 | A |  | 1610 | 3 | 0.18 | 1578 | 1.07 | 69 | 36 | 254 | 4:14 | 18 | 18 | 63 | 0 |  | 0 |  |  | N2 | 2020-04-07 14:34 | 2020-04-07 15:05 | 31 | 2020-04-07 14:32 | 33 |  |  |  |  | Y |  |  |  | Y | [5 empty] | 0 | 171.62 | [23 empty] | 2 | 0 | A | [9 empty] | 1771 | 0 | 0 | 9 | 0 | 0 | 0 | 298 | 0 | 297 | 0 | 0 | 0 | 0
2020-04-07 | B57876 | 2 | 저탄소 | AE8617HG |  | Si 탈산 | B | 38 | 13 | 54550 | 93.05 | A | B |  | B | 1 |  | 1 | 1555 | 1517 | 8300 |  |  | 8300 | 89.18 | 11 | 93071 | 1656 |  | Y | 48 | 41 | 출강온도 낮음 연주 쫒겨서 9 텝 사용 | [6 empty] | 임현진 | 2 |  |  |  |  | Y |  | 101.75 | 13-4 | 0 | 296.29 | A |  | 1644 | 1 | 0.26 | 1584 | 1.5 | 72 | 29 | 265 | 4:25 | 16 | 17 | 0 | 0 |  | 0 | 0 |  | N2 | 2020-04-07 15:08 | 2020-04-07 15:27 | 19 | 2020-04-07 14:58 | 29 |  |  |  |  | N | 호이스트고장 | [7 empty] | 4.2 | 0 | 29.09 | [23 empty] | 0.21 | 0.21 | B | [9 empty] | 109 | 350 | 42 | 228 | 0 | 0 | 0 | 262 | 0 | 0 | 0 | 0 | 0 | 12 |  |  | 5
2020-04-07 | A57989 | 1 | 저탄소 | SCR420HB2 |  | Al 탈산 | B | 36 | 38 | 51700 | 72.93 | B | B | B |  | 1 | 1 |  | 1540 | 1533 | 6100 |  |  | 6100 | 72.1 | 10 | 84610 | 1612 |  | Y | 40 | 35 | [7 empty] | 이호남 | 2 |  | Y |  |  |  |  | 97.95 | 12-4 | 0 | 178.67 | A |  | 1612 | 3 | 0.18 | 1575 | 1.16 | 66 | 35 | 236 | 3:56 | 18 | 18 | 64 | 0 |  | 0 |  |  | N2 | 2020-04-07 15:34 | 2020-04-07 16:00 | 26 | 2020-04-07 15:33 | 27 |  |  |  |  | Y |  |  |  | Y | [5 empty] | 0 | 202.38 | [23 empty] | 3.19 | 0 | A | [9 empty] | 878 | 656 | 0 | 24 | 0 | 0 | 0 | 297 | 0 | 299 | 0 | 0 | 0 | 0
2020-04-07 | B57877 | 2 | 저탄소 | AE8617HG |  | Si 탈산 | B | 37 | 22 | 53100 | 92.45 | B | B |  | B | 1 |  | 1 | 1555 | 1524 | 8200 |  |  | 8200 | 88.1 | 11 | 93071 | 1645 |  | Y | 42 | 37 | 출강온도 낮음 연주 쫒겨서 9 텝 사용 |  | B57874 | 05 |  |  |  | 임승우 | 2 |  |  |  |  | Y |  | 103.5 | 13-4 | 0 | 244.53 | A |  | 1647 | 1 | 0.26 | 1586 | 1.77 | 74 | 29 | 234 | 3:54 | 16 | 17 | 0 | 0 | 100 | 0 | 0 |  | N2 | 2020-04-07 16:24 | 2020-04-07 16:36 | 12 | 2020-04-07 16:06 | 30 |  |  |  |  | N | 호이스트고장 | [7 empty] | 4 | 0 | 23.73 | [23 empty] | 0.15 | 0.15 | A | [9 empty] | 318 | 182 | 42 | 10 | 0 | 0 | 0 | 884 | 0 | 0 | 0 | 0 | 0 | 5 |  |  | 5
2020-04-07 | A57990 | 1 | 저탄소 | SCR420HB2 | TUNDISH교체전 | Al 탈산 | B | 22 | 28 | 49800 | 69.65 | B | B | B |  | 1 | 1 |  | 1540 | 1549 | 6200 |  |  | 6200 | 66.68 | 12 | 92984 | 1608 |  | Y | 40 | 34 | [7 empty] | 이호남 | 2 |  | Y |  |  |  |  | 104.25 | 13-3 | 0 | 196.22 | A |  | 1608 | 3 | 0.19 | 1578 | 1.03 | 69 | 34 | 251 | 4:11 | 18 | 18 | 65 | 0 |  | 0 |  |  | N2 | 2020-04-07 16:37 | 2020-04-07 16:52 | 16 | 2020-04-07 16:36 | 17 |  |  |  |  | Y |  |  |  | Y | [5 empty] | 0 | 177.88 | [23 empty] | 4.45 | 0 | A | [9 empty] | 1208 | 441 | 0 | 6 | 0 | 0 | 0 | 446 | 0 | 452 | 0 | 0 | 0 | 6
2020-04-07 | B57878 | 2 | 저탄소 | AE8617HG |  | Si 탈산 | B | 18 | 8 | 53150 | 91.48 | B | B |  | B | 1 |  | 1 | 1555 | 1525 | 8000 |  |  | 8000 | 85.96 | 11 | 93071 | 1666 |  | Y | 42 | 37 | 출강온도 낮음 연주 쫒겨서 9 텝 사용 |  | B57875 | 05 |  |  |  | 임승우 | 2 | [6 empty] | 100.55 | 13-4 | 0 | 263.46 | A |  | 1647 | 1 | 0.24 | 1586 | 1.35 | 74 | 35 | 255 | 4:15 | 16 | 17 | 0 | 0 |  | 0 | 0 |  | N2 | 2020-04-07 17:25 | 2020-04-07 17:52 | 27 | 2020-04-07 17:11 | 41 |  |  |  |  | Y | [8 empty] | 4 | 0 | 22 | [23 empty] | 0.15 | 0.15 | A | [9 empty] | 262 | 224 | 102 | 30 | 0 | 0 | 0 | 1381 | 0 | 0 | 0 | 0 | 0 | 0 |  |  | 5
2020-04-07 | A57991 | 1 | 고탄소 | STB2 | TUNDISH교체 | Al 탈산 | B | 11 | 41 | 50600 | 79.15 | B | B | B |  | 1 | 1 |  | 1520 | 1577 | 5200 |  |  | 5200 | 62.33 | 10 | 83423 | 1590 |  | Y | 43 | 33 | [7 empty] | 이호남 | 2 |  | Y |  |  |  |  | 101.65 | 12-8 | 197.43 | 87.86 | A |  | 1590 | 3 | 0.18 | 1545 | 1.29 | 89 | 42 | 263 | 4:23 | 25 | 25 | 66 | 0 |  | 0 |  |  | AR | 2020-04-07 17:50 | 2020-04-07 18:20 | 31 | 2020-04-07 17:49 | 32 |  |  |  |  | Y |  |  |  | Y | [5 empty] | 136.65 | 34.7 | [19 empty] | 1.98 | 1.37 |  |  | 5.9 | 0 | A |  |  | 8.371 | 28.307 | 51.963 | 0.321 | 6.207 | 1.835 | 1429.89 | 409 | 17 | 196 | 0 | 0 | 0 | 0 | 555 | 0 | 453 | 0 | 0 | 0 | 29 |  |  |  |  | 1
2020-04-07 | B57879 | 2 | 저탄소 | AE8617HG |  | Si 탈산 | B | 21 | 34 | 51600 | 98.73 | B | B |  | B | 1 |  | 1 | 1555 | 1544 | 8900 |  |  | 8900 | 95.63 | 11 | 93071 | 1675 |  | Y | 48 | 39 | 대기래들 9 탭 사용 |  | B57876 | 05 |  |  |  | 임승우 | 2 |  |  |  |  | Y |  | 105.3 | 13-3 | 0 | 315.36 | A |  | 1670 | 1 | 0.25 | 1593 | 1.68 | 81 | 41 | 256 | 4:16 | 16 | 21 | 0 | 0 |  | 0 | 0 |  | N2 | 2020-04-07 18:27 | 2020-04-07 18:48 | 21 | 2020-04-07 18:16 | 32 |  |  |  |  | N | 호이스트고장 | [7 empty] | 4 | 0 | 22.46 | [23 empty] | 0.11 | 0.11 | A | [9 empty] | 551 | 0 | 0 | 40 | 0 | 0 | 0 | 996 | 0 | 0 | 0 | 0 | 0 | 5 |  |  | 5
2020-04-07 | A57992 | 1 | 고탄소 | STB2 |  | Al 탈산 | B | 6 | 18 | 51000 | 74.05 | B | B | B |  | 1 | 1 |  | 1520 | 1553 | 4800 |  |  | 4800 | 31.52 | 18 | 152298 | 1568 |  | Y | 41 | 31 | [7 empty] | 이호남 | 2 |  | Y |  |  |  |  | 104.5 | 13-6 | 224.65 | 0 | A |  | 1568 | 3 | 0.18 | 1533 | 1.06 | 77 | 40 | 278 | 4:38 | 25 | 25 | 67 | 0 |  | 0 |  |  | AR | 2020-04-07 18:42 | 2020-04-07 19:26 | 44 | 2020-04-07 18:40 | 45 |  |  |  |  | Y |  |  |  | Y | [5 empty] | 137.67 | 15.48 | [20 empty] | 1.12 |  |  | 6.94 | 0 | A |  |  | 9.023 | 28.493 | 50.728 | 0.242 | 5.622 | 1.78 | 1463.47 | 746 | 49 | 179 | 0 | 0 | 0 | 0 | 299 | 0 | 448 | 0 | 0 | 0 | 49
2020-04-07 | B57880 | 2 | 저탄소 | AE8617HG | 잔강최소화전 | Si 탈산 | B | 38 | 14 | 54400 | 90.6 | B | B |  | B | 1 |  | 1 | 1555 | 1544 | 7900 |  |  | 7900 | 80.26 | 12 | 98436 | 1644 |  | Y | 47 | 43 |  |  | B57877 | 05 |  |  |  | 임승우 | 2 |  |  |  |  | Y |  | 104.1 | 13-7 | 0 | 362.55 | A |  | 1647 | 1 | 0.23 | 1586 | 1.4 | 74 | 41 | 254 | 4:14 | 16 | 17 | 0 | 0 | 100 | 0 | 0 |  | N2 | 2020-04-07 19:24 | 2020-04-07 19:48 | 24 | 2020-04-07 19:15 | 33 |  |  |  |  | N | 호이스트고장 | [7 empty] | 4 | 0 | 19.76 | [23 empty] | 0.16 | 0.16 | A | [9 empty] | 345 | 97 | 33 | 15 | 0 | 0 | 0 | 791 | 0 | 0 | 0 | 0 | 0 | 5 |  |  | 5
2020-04-07 | A57993 | 1 | 고탄소 | P-STB2 |  | Al 탈산 | B | 36 | 39 | 53000 | 81.27 | B | B | B |  | 1 | 1 |  | 1520 | 1596 | 3400 |  |  | 3400 | 66.97 | 6 | 50766 | 1559 |  | Y | 40 | 24 | [7 empty] | 이호남 | 2 |  | Y |  |  |  |  | 100.75 | 12-7 | 180.44 | 0 | A |  | 1559 | 3 | 0.18 | 1516 | 1.08 | 60 | 25 | 248 | 4:08 | 25 | 31 | 68 | 0 |  | 0 |  |  | AR | 2020-04-07 19:49 | 2020-04-07 20:32 | 43 | 2020-04-07 19:48 | 44 |  |  |  |  | Y |  |  |  | Y | [5 empty] | 160.33 | 29.73 | [20 empty] | 1.19 |  |  | 8.32 | 0 | A |  |  | 7.801 | 29.918 | 50.223 | 0.172 | 6.438 | 1.678 | 1444.3 | 211 | 6 | 202 | 0 | 0 | 0 | 0 | 296 | 0 | 298 | 0 | 0 | 0 | 29
2020-04-07 | B57881 | 2 | 저탄소 | 16MNCRS5HAM | 잔강최소화 | Si 탈산 | B | 37 | 23 | 53450 | 99.47 | B | B |  | B | 1 |  | 1 | 1555 | 1525 | 8600 |  |  | 8600 | 92.95 | 11 | 92521 | 1654 |  | Y | 56 | 41 |  |  | B57878 | 05 |  |  |  | 임승우 | 2 |  |  |  |  | Y |  | 98.05 | 12-8 | 0 | 336.24 | A |  | 1646 | 1 | 0.18 | 1586 | 1.65 | 75 | 28 | 223 | 3:43 | 18 | 19 | 0 | 0 |  | 0 | 0 |  | N2 | 2020-04-07 20:36 | 2020-04-07 20:58 | 22 | 2020-04-07 20:26 | 32 |  |  |  |  | N | 호이스트고장 | [7 empty] | 4 | 0.07 | 17.54 | [23 empty] | 0.09 | 0.09 | A | [9 empty] | 547 | 718 | 0 | 15 | 0 | 0 | 0 | 1299 | 0 | 0 | 0 | 0 | 0 | 5 |  |  | 12
2020-04-07 | A57994 | 1 | 고탄소 | P-STB2 |  | Al 탈산 | B | 22 | 29 | 50200 | 93.15 | B | B | B |  | 1 | 1 |  | 1520 | 1551 | 5200 |  |  | 5200 | 51.22 | 12 | 101532 | 1553 |  | Y | 40 | 36 | [7 empty] | 이호남 | 2 |  | Y |  |  |  |  | 109.25 | 13-8 | 242.83 | 0 | A |  | 1553 | 3 | 0.17 | 1513 | 0.77 | 57 | 25 | 244 | 4:04 | 25 | 30 | 69 | 0 |  | 0 |  |  | AR | 2020-04-07 21:16 | 2020-04-07 21:36 | 20 | 2020-04-07 21:14 | 22 | [8 empty] | Y | [5 empty] | 161.74 | 112.37 | [20 empty] | 1.06 |  |  | 10.06 | 0 | A |  |  | 9.371 | 28.301 | 50.545 | 0.23 | 5.393 | 1.785 | 1482.44 | 482 | 9 | 269 | 0 | 0 | 0 | 0 | 301 | 0 | 297 | 0 | 0 | 0 | 29
2020-04-07 | B57882 | 2 | 저탄소 | 16MNCRS5HAM |  | Si 탈산 | B | 18 | 9 | 53350 | 96.93 | B | B |  | B | 1 |  | 1 | 1555 | 1556 | 7400 |  |  | 7400 | 74.8 | 12 | 98926 | 1654 |  | Y | 54 | 39 |  |  | B57879 | 05 |  |  |  | 임승우 | 2 |  |  |  |  | Y |  | 99.05 | 13-2 | 0 | 237.6 | A |  | 1652 | 1 | 0.14 | 1587 | 1.88 | 76 | 43 | 272 | 4:32 | 18 | 19 | 0 | 0 |  | 0 | 0 |  | N2 | 2020-04-07 21:37 | 2020-04-07 21:53 | 16 | 2020-04-07 21:27 | 26 |  |  |  |  | N | [8 empty] | 3.8 | 0 | 17.43 | [23 empty] | 0.13 | 0.13 | A | [9 empty] | 611 | 595 | 57 | 91 | 0 | 0 | 0 | 999 | 0 | 0 | 0 | 0 | 0 | 0 |  |  | 16
2020-04-07 | A57995 | 1 | 고탄소 | P-STB2 |  | Al 탈산 | B | 11 | 42 | 50100 | 86.28 | B | B | D |  | 1 | 1 |  | 1520 | 1571 | 4200 |  |  | 4200 | 41.37 | 12 | 101532 | 1566 |  | Y | 42 | 27 | [7 empty] | 이호남 | 2 |  | N | Y |  |  |  | 107.9 | 13-4 | 183.5 | 0 | A |  | 1566 | 3 | 0.17 | 1527 | 0.89 | 71 | 35 | 232 | 3:52 | 25 | 30 | 70 | 0 |  | 0 |  |  | AR | 2020-04-07 22:04 | 2020-04-07 22:45 | 41 | 2020-04-07 22:03 | 42 |  |  |  |  | Y |  |  |  | Y | [5 empty] | 156.46 | 61.84 | [20 empty] | 1.06 |  |  | 11.02 | 0 | A |  |  | 8.649 | 27.756 | 51.808 | 0.111 | 5.99 | 1.866 | 1451.7 | 312 | 17 | 164 | 0 | 0 | 0 | 0 | 354 | 0 | 572 | 0 | 0 | 0 | 29
2020-04-07 | B57883 | 2 | 저탄소 | 16MNCRS5HAM |  | Si 탈산 | B | 21 | 35 | 51750 | 96.23 | B | B |  | D | 1 |  | 1 | 1555 | 1537 | 8100 |  |  | 8100 | 78.1 | 14 | 103712 | 1657 |  | Y | 45 | 37 |  |  | B57880 | 05 |  |  |  | 임승우 | 2 |  |  |  |  | Y |  | 97.45 | 12-4 | 0 | 173.53 | A |  | 1638 | 1 | 0.15 | 1576 | 1.53 | 65 | 35 | 249 | 4:09 | 18 | 18 | 0 | 0 |  | 0 | 0 |  | N2 | 2020-04-07 22:39 | 2020-04-07 22:55 | 16 | 2020-04-07 22:23 | 32 |  |  |  |  | N | [8 empty] | 4.5 | 0 | 18.46 | [23 empty] | 0.31 | 0.31 | A | [9 empty] | 519 | 604 | 0 | 0 | 0 | 0 | 0 | 1498 | 0 | 0 | 0 | 0 | 0 | 11 |  |  | 5
2020-04-07 | A57996 | 1 | 고탄소 | P-STB2 |  | Al 탈산 | B | 6 | 19 | 50800 | 98.8 | B | D | D |  | 1 | 1 |  | 1520 | 1535 | 5100 |  |  | 5100 | 50.23 | 12 | 101532 | 1562 |  | Y | 56 | 32 | [7 empty] | 이호남 | 2 |  |  | Y |  |  |  | 107.7 | 13-9 | 247.12 | 0 | A |  | 1562 | 3 | 0.17 | 1521 | 0.98 | 65 | 36 | 219 | 3:39 | 25 | 30 | 71 | 0 |  | 0 |  |  | AR | 2020-04-07 23:14 | 2020-04-07 23:53 | 39 | 2020-04-07 23:14 | 39 |  |  |  |  | Y |  |  |  | Y | [5 empty] | 154.49 | 56.52 | [20 empty] | 1.11 |  |  | 12.38 | 0 | A |  |  | 8.627 | 28.156 | 51.686 | 0.131 | 5.991 | 1.835 | 1458.08 | 0 | 23 | 275 | 0 | 0 | 0 | 0 | 396 | 0 | 389 | 0 | 0 | 0 | 83
2020-04-07 | B57884 | 2 | 저탄소 | 16MNCRS5HAM | TUNDISH교체전 | Si 탈산 | B | 38 | 15 | 54450 | 101.33 | D | D |  | D | 1 |  | 1 | 1555 | 1576 | 7200 |  |  | 7200 | 93.66 | 9 | 76870 | 1664 |  | Y | 42 | 36 |  |  | B57881 | 05 |  |  |  | 김익규 | 3 |  |  | Y |  | Y |  | 101.15 | 13-3 | 0 | 277.31 | A |  | 1642 | 1 | 0.15 | 1578 | 1.31 | 67 | 36 | 288 | 4:48 | 18 | 18 | 0 | 0 |  | 0 | 0 |  | N2 | 2020-04-07 23:51 | 2020-04-07 23:55 | 5 | 2020-04-07 23:33 | 22 |  |  |  |  | Y | [8 empty] | 4 | 0 | 19.25 | [23 empty] | 0.39 | 0.39 | A | [9 empty] | 935 | 279 | 73 | 15 | 0 | 0 | 0 | 918 | 0 | 0 | 0 | 0 | 0 | 0 |  |  | 11
2020-04-07 | A57997 | 1 | 고탄소 | P-STB2 |  | Al 탈산 | B | 36 | 40 | 52600 | 93.12 | D | D | D |  | 1 | 1 |  | 1520 | 1533 | 5500 |  |  | 5500 | 54.17 | 12 | 101532 | 1557 |  | Y | 52 | 35 | [7 empty] | 김덕진 | 2 |  |  | Y |  |  |  | 107.95 | 13-4 | 267.83 | 0 | A |  | 1557 | 3 | 0.17 | 1512 | 1.1 | 56 | 25 | 241 | 4:01 | 25 | 30 | 72 | 0 |  | 0 |  |  | AR | 2020-04-08 00:24 | 2020-04-08 01:01 | 37 | 2020-04-08 00:23 | 38 |  |  |  |  | Y |  |  |  | Y | [5 empty] | 156.04 | 42.9 | [20 empty] | 1.05 |  |  | 13.75 | 0 | A |  |  | 9.396 | 26.828 | 52.721 | 0.136 | 5.611 | 1.965 | 1474.23 | 0 | 0 | 235 | 0 | 0 | 0 | 0 | 399 | 0 | 299 | 0 | 0 | 0 | 52
2020-04-07 | B57885 | 2 | 중탄소 | SM45CB | TUNDISH교체 | Si 탈산 | B | 37 | 24 | 54100 | 91.13 | D | D |  | D | 1 |  | 1 | 1540 | 1556 | 6800 |  |  | 6800 | 72.11 | 11 | 94303 | 1655 |  | Y | 44 | 34 | [7 empty] | 김익규 | 2 |  |  |  |  | Y |  | 92.8 | 12-2 | 241.46 | 0 | A |  | 1639 | 1 | 0.13 | 1581 | 0 | 88 | 31 | 234 | 3:54 | 14 | 20 | 0 | 0 |  | 0 | 0 |  | N2 | 2020-04-08 00:39 | 2020-04-08 01:17 | 38 | 2020-04-08 00:29 | 48 |  |  |  |  | N | [8 empty] | 4.5 | 0 | 13.49 | [19 empty] | 2.14 |  |  |  | 0.26 | 0.26 | A | [9 empty] | 0 | 0 | 28 | 0 | 0 | 69 | 0 | 1002 | 0 | 0 | 0 | 0 | 0 | 16 |  |  | 5 |  | 1
2020-04-07 | A57998 | 1 | 고탄소 | P-STB2 |  | Al 탈산 | B | 22 | 30 | 50200 | 77.33 | D | D | D |  | 1 | 1 |  | 1520 | 1559 | 3800 |  |  | 3800 | 37.43 | 12 | 101532 | 1556 |  | Y | 39 | 25 | [7 empty] | 김덕진 | 2 |  | Y |  |  |  |  | 102 | 12-10 | 230.29 | 0 | A |  | 1556 | 3 | 0.17 | 1517 | 1.03 | 61 | 21 | 223 | 3:43 | 25 | 30 | 73 | 0 |  | 0 |  |  | AR | 2020-04-08 01:26 | 2020-04-08 02:11 | 46 | 2020-04-08 01:26 | 46 |  |  |  |  | Y |  |  |  | Y | [5 empty] | 139.46 | 23.79 | [20 empty] | 1.07 |  |  | 14.93 | 0 | A |  |  | 9.36 | 27.724 | 50.774 | 0.151 | 5.424 | 1.831 | 1478.79 | 0 | 20 | 197 | 0 | 0 | 0 | 0 | 296 | 0 | 296 | 0 | 0 | 0 | 57
2020-04-07 | B57886 | 2 | 중탄소 | SM45CB |  | Si 탈산 | B | 18 | 10 | 52800 | 124.03 | D | D |  | D | 1 |  | 1 | 1540 | 1534 | 5900 |  |  | 5900 | 62.95 | 11 | 93729 | 1627 |  | Y | 41 | 36 | [7 empty] | 김익규 | 2 |  |  |  |  | Y |  | 95.65 | 12-8 | 189.21 | 0 | A |  | 1606 | 1 | 0.13 | 1554 | 0 | 61 | 17 | 204 | 3:24 | 14 | 14 | 0 | 0 |  | 0 | 0 |  | N2 | 2020-04-08 02:23 | 2020-04-08 02:18 | -6 | 2020-04-08 01:30 | 47 |  |  |  |  | N | [8 empty] | 4 | 0 | 12.69 | [23 empty] | 0.15 | 0.15 | A | [9 empty] | 0 | 0 | 21 | 0 | 0 | 0 | 0 | 501 | 0 | 0 | 0 | 0 | 0 | 78 |  |  | 5
2020-04-07 | A57999 | 1 | 고탄소 | P-STB2 |  | Al 탈산 | B | 11 | 43 | 49600 | 84.78 | D | D | D |  | 1 | 1 |  | 1520 | 1567 | 4300 |  |  | 4300 | 42.35 | 12 | 101532 | 1555 | 360 | Y | 41 | 26 | [7 empty] | 김덕진 | 2 |  | Y |  |  |  |  | 105.65 | 13-1 | 261.96 | 0 | A |  | 1555 | 3 | 0.17 | 1516 | 0.91 | 60 | 29 | 230 | 3:50 | 25 | 30 | 74 | 0 |  | 0 |  |  | AR | 2020-04-08 02:47 | 2020-04-08 03:16 | 29 | 2020-04-08 02:46 | 30 |  |  |  |  | Y |  |  |  | Y | [5 empty] | 139.78 | 58.1 | [20 empty] | 1.06 |  |  | 16.53 | 0 | A |  |  | 9.137 | 27.718 | 50.922 | 0.168 | 5.573 | 1.837 | 1458.08 | 0 | 0 | 267 | 0 | 0 | 0 | 0 | 300 | 0 | 296 | 0 | 0 | 0 | 45
2020-04-07 | B57887 | 2 | 중탄소 | SM45CB |  | Si 탈산 | B | 21 | 36 | 51100 | 92.27 | D | D |  | D | 1 |  | 1 | 1540 | 1595 | 5500 |  |  | 5500 | 53.79 | 12 | 102255 | 1614 |  | Y | 50 | 29 | [7 empty] | 김익규 | 3 |  |  |  |  | Y |  | 93.5 | 11-10 | 33.37 | 0 | A |  | 1603 | 1 | 0.37 | 1603 | 0 | 110 | 19 | 237 | 3:57 | 14 | 14 | 0 | 0 | 500 | 0 | 0 |  | N2 | 2020-04-08 03:05 | 2020-04-08 03:20 | 15 | 2020-04-08 02:56 | 25 |  |  |  |  | N | [8 empty] | 5 | 0 | 74.03 | [23 empty] | 0 | 0 | B | [9 empty] | 0 | 0 | 200 | 0 | 0 | 11 | 0 | 881 | 0 | 259 | 0 | 0 | 0 | 58
2020-04-07 | A58000 | 1 | 고탄소 | P-STB2 |  | Al 탈산 | B | 6 | 20 | 50600 | 85.78 | D | D | D |  | 1 | 1 |  | 1520 | 1547 | 4800 |  |  | 4800 | 47.28 | 12 | 101532 | 1561 |  | Y | 42 | 30 | [7 empty] | 김덕진 | 2 |  | Y |  |  |  |  | 108 | 13-9 | 209.29 | 0 | A |  | 1561 | 3 | 0.17 | 1521 | 0.91 | 65 | 31 | 234 | 3:54 | 25 | 30 | 75 | 0 |  | 0 |  |  | AR | 2020-04-08 03:53 | 2020-04-08 04:24 | 31 | 2020-04-08 03:52 | 32 |  |  |  |  | Y |  |  |  | Y | [5 empty] | 140.75 | 60.44 | [20 empty] | 1.08 |  |  | 17.84 | 0 | A |  |  | 9.551 | 27.488 | 51.109 | 0.145 | 5.351 | 1.859 | 1478.79 | 0 | 14 | 208 | 0 | 0 | 0 | 0 | 297 | 0 | 297 | 0 | 0 | 0 | 56
2020-04-07 | B57888 | 2 | 중탄소 | SM45CB |  | Si 탈산 | B | 38 | 16 | 53800 | 85.53 | D | D |  | D | 1 |  | 1 | 1540 | 1545 | 5900 |  |  | 5900 | 62.38 | 11 | 94578 | 1606 |  | Y | 45 | 30 | [7 empty] | 김익규 | 2 |  |  |  |  | Y |  | 96.5 | 12-8 | 174.97 | 0 | A |  | 1588 | 1 | 0.1 | 1588 | 0 | 95 | 14 | 232 | 3:52 | 14 | 14 | 0 | 0 |  | 0 | 0 |  | N2 | 2020-04-08 04:02 | 2020-04-08 04:19 | 17 | 2020-04-08 03:55 | 24 |  |  |  |  | N | [8 empty] | 4 | 0 | 10.51 | [23 empty] | 0 | 0 | A | [9 empty] | 0 | 0 | 246 | 0 | 0 | 0 | 0 | 700 | 0 | 227 | 0 | 0 | 0 | 26
2020-04-07 | A58001 | 1 | 고탄소 | P-STB2 |  | Al 탈산 | B | 37 | 25 | 52800 | 84.62 | D | D | D |  | 1 | 1 |  | 1520 | 1562 | 4500 |  |  | 4500 | 44.32 | 12 | 101532 | 1563 |  | Y | 41 | 28 | [7 empty] | 김덕진 | 2 |  | Y |  |  |  |  | 108 | 13-8 | 225.83 | 0 | A |  | 1563 | 3 | 0.18 | 1520 | 0.98 | 64 | 31 | 129 | 2:09 | 25 | 30 | 76 | 0 |  | 0 |  |  | AR | 2020-04-08 05:02 | 2020-04-08 05:32 | 30 | 2020-04-08 05:02 | 30 |  |  |  |  | Y |  |  |  | Y | [5 empty] | 157.35 | 59.97 | [20 empty] | 1.09 |  |  | 19.16 | 0 | A |  |  | 10.308 | 26.707 | 50.39 | 0.16 | 4.888 | 1.886 | 1499.98 | 0 | 0 | 283 | 0 | 0 | 0 | 0 | 299 | 0 | 298 | 0 | 0 | 0 | 55
2020-04-07 | B57889 | 2 | 중탄소 | SM45CB |  | Si 탈산 | B | 36 | 41 | 52650 | 64.32 | D | D |  | D | 1 |  | 1 | 1540 | 1585 | 3700 |  |  | 3700 | 38.92 | 11 | 95062 | 1625 |  | Y | 29 | 19 | [7 empty] | 김익규 | 3 |  |  |  |  | Y |  | 94.55 | 11-10 | 129.2 | 0 | A |  | 1604 | 1 | 0.13 | 1604 | 0 | 111 | 4 | 205 | 3:25 | 14 | 15 | 0 | 0 |  | 0 | 0 |  | N2 | 2020-04-08 04:44 | 2020-04-08 05:20 | 36 | 2020-04-08 04:38 | 42 |  |  |  |  | N | [8 empty] | 4.5 | 0 | 17.27 | [23 empty] | 0 | 0 | A | [9 empty] | 0 | 0 | 37 | 0 | 0 | 0 | 0 | 502 | 0 | 0 | 0 | 0 | 0 | 30
2020-04-07 | B57890 | 2 | 중탄소 | SM45CB |  | Si 탈산 | B | 18 | 11 | 52800 | 90.22 | D | D |  | D | 1 |  | 1 | 1540 | 1546 | 4900 |  |  | 4900 | 47.63 | 12 | 102868 | 1614 |  | Y | 29 | 24 | [7 empty] | 김익규 | 2 |  |  |  |  | Y |  | 94.3 | 12-6 | 152.65 | 0 | A |  | 1599 | 1 | 0.12 | 1555 | 1.33 | 62 | 10 | 233 | 3:53 | 14 | 15 | 0 | 0 |  | 0 | 0 |  | N2 | 2020-04-08 06:12 | 2020-04-08 06:15 | 3 | 2020-04-08 05:43 | 32 |  |  |  |  | N | [8 empty] | 4 | 0 | 8.88 | [23 empty] | 0.01 | 0.01 | A | [9 empty] | 0 | 0 | 41 | 0 | 0 | 0 | 0 | 722 | 0 | 0 | 0 | 0 | 0 | 85
2020-04-07 | A58002 | 1 | 고탄소 | P-STB2 |  | Al 탈산 | B | 22 | 31 | 49900 | 85.32 | D | D | A |  | 1 | 1 |  | 1520 | 1534 | 5700 |  |  | 5700 | 56.14 | 12 | 101532 | 1571 |  | Y | 41 | 36 | [7 empty] | 김덕진 | 2 |  | Y |  |  |  |  | 105.7 | 13-4 | 71.25 | 0 | A |  | 1571 | 3 | 0.18 | 1526 | 1.02 | 70 | 34 | 228 | 3:48 | 25 | 30 | 77 | 0 |  | 0 |  |  | AR | 2020-04-08 06:09 | 2020-04-08 06:41 | 32 | 2020-04-08 06:08 | 34 |  |  |  |  | Y |  |  |  | Y | [5 empty] | 174.08 | 62.34 | [20 empty] | 1.1 |  |  | 20.46 | 0 | A |  |  | 9.736 | 27.136 | 51.197 | 0.165 | 5.258 | 1.886 | 1478.79 | 0 | 26 | 257 | 21 | 0 | 0 | 0 | 300 | 0 | 298 | 0 | 0 | 0 | 45
2020-04-07 | B57891 | 2 | 중탄소 | SM45CB |  | Si 탈산 | B | 21 | 37 | 51100 | 80.37 | D | A |  | A | 1 |  | 1 | 1540 | 1556 | 5300 |  |  | 5300 | 51.11 | 12 | 103704 | 1615 | 357 | Y | 42 | 30 | [7 empty] | 김익규 | 3 |  |  |  |  | N |  | 94.5 | 12-1 | 48.21 | 0 | A |  | 1599 | 1 | 0.13 | 1553 | 1.77 | 60 | 17 | 296 | 4:56 | 14 | 15 | 0 | 0 | 400 | 0 | 0 |  | N2 | 2020-04-08 07:05 | 2020-04-08 07:14 | 9 | 2020-04-08 06:54 | 20 |  |  |  |  | N | 호이스트 고장 | [7 empty] | 5 | 78.51 | 9.09 | 래들 하단부 알곤 라인 누기됨 | [22 empty] | 0 | 0 | A | [9 empty] | 0 | 0 | 528 | 0 | 0 | 63 | 0 | 795 | 0 | 0 | 0 | 0 | 0 | 51
2020-04-07 | A58003 | 1 | 고탄소 | P-STB2 |  | Al 탈산 | B | 11 | 44 | 50100 | 87.43 | D | A | A |  | 1 | 1 |  | 1520 | 1576 | 4600 |  |  | 4600 | 45.31 | 12 | 101532 | 1571 |  | Y | 41 | 29 | [7 empty] | 김덕진 | 2 |  | Y |  |  |  |  | 103.9 | 12-9 | 244.77 | 0 | A |  | 1571 | 3 | 0.19 | 1525 | 1 | 69 | 35 | 249 | 4:09 | 25 | 30 | 78 | 0 |  | 0 |  |  | AR | 2020-04-08 07:18 | 2020-04-08 07:47 | 29 | 2020-04-08 07:17 | 30 |  |  |  |  | Y |  |  |  | Y | [5 empty] | 227.06 | 76.23 | [20 empty] | 0.94 |  |  | 24.19 | 0 | A |  |  | 9.625 | 26.752 | 51.008 | 0.215 | 5.299 | 1.906 | 1478.79 | 0 | 40 | 253 | 22 | 0 | 0 | 0 | 385 | 0 | 299 | 0 | 0 | 0 | 39
2020-04-08 | A58004 | 1 | 고탄소 | P-STB2 |  | Al 탈산 | B | 6 | 21 | 51100 | 100.33 | A | A | A |  | 1 | 1 |  | 1520 | 1577 | 5000 |  |  | 5000 | 59.09 | 10 | 84610 | 1576 |  | Y | 49 | 33 |  |  | A58001 |  |  |  |  | 정용태 | 2 |  |  | Y |  |  |  | 101.95 | 13-2 | 294.01 | 0 | A |  | 1576 | 3 | 0.19 | 1527 | 0.96 | 71 | 41 | 237 | 3:57 | 25 | 30 | 79 | 0 |  | 0 |  |  | AR | 2020-04-08 08:27 | 2020-04-08 08:52 | 26 | 2020-04-08 08:26 | 26 | [8 empty] | Y | [5 empty] | 238.61 | 114.87 | [20 empty] | 1.03 |  |  | 37.84 | 0 | A |  |  | 10.102 | 26.07 | 51.12 | 0.21 | 5.06 | 1.96 | 1497.39 | 0 | 29 | 272 | 9 | 0 | 0 | 0 | 298 | 0 | 297 | 0 | 0 | 0 | 58
2020-04-08 | B57892 | 2 | 중탄소 | SM45CB |  | Si 탈산 | B | 38 | 17 | 54050 | 78.1 | A | A |  | A | 1 |  | 1 | 1540 | 1555 | 5800 |  |  | 5800 | 59.47 | 12 | 97536 | 1617 |  | Y | 36 | 30 | [7 empty] | 임현진 | 2 |  |  |  |  | Y |  | 102.05 | 13-4 | 139.22 | 5.09 | A |  | 1606 | 1 | 0.1 | 1552 | 1.48 | 59 | 18 | 283 | 4:43 | 14 | 14 | 0 | 0 |  | 0 | 0 |  | N2 | 2020-04-08 08:13 | 2020-04-08 08:32 | 19 | 2020-04-08 08:04 | 28 |  |  |  |  | N | 호이스트 고장 | [7 empty] | 5 | 0 | 22.25 | [23 empty] | 0.02 | 0.02 | A | [9 empty] | 0 | 0 | 567 | 0 | 0 | 70 | 0 | 1147 | 0 | 206 | 0 | 0 | 0 | 60
2020-04-08 | A58005 | 1 | 고탄소 | STB2 |  | Al 탈산 | B | 37 | 26 | 53300 | 86.5 | A | A | A |  | 1 | 1 |  | 1520 | 1545 | 5300 |  |  | 5300 | 62.64 | 10 | 84610 | 1571 |  | Y | 41 | 33 |  |  | A58002 |  |  |  |  | 정용태 | 3 |  |  | Y |  |  |  | 102.2 | 13-2 | 310.45 | 0 | A |  | 1571 | 3 | 0.19 | 1526 | 0.98 | 70 | 36 | 257 | 4:17 | 25 | 25 | 80 | 0 |  | 0 |  |  | AR | 2020-04-08 09:16 | 2020-04-08 09:56 | 39 | 2020-04-08 09:16 | 39 |  |  |  |  | Y |  |  |  | Y | [5 empty] | 0.26 | 0 | [20 empty] | 1.07 |  |  | 58.39 | 0 | A | [9 empty] | 0 | 84 | 268 | 19 | 0 | 0 | 0 | 495 | 0 | 597 | 0 | 0 | 0 | 34
2020-04-08 | B57893 | 2 | 중탄소 | SM45CB |  | Si 탈산 | B | 36 | 42 | 52700 | 84.25 | A | A |  | A | 1 |  | 1 | 1540 | 1526 | 6200 |  |  | 6200 | 72.84 | 10 | 85120 | 1627 |  | N | 42 | 33 | [7 empty] | 임현진 | 2 |  |  |  |  | Y |  | 99.4 | 12-5 | 0 | 130.82 | A |  | 1606 | 1 | 0.12 | 1551 | 1.57 | 58 | 14 | 327 | 5:27 | 14 | 15 | 0 | 0 |  | 0 | 0 |  | N2 | 2020-04-08 09:22 | 2020-04-08 09:50 | 28 | 2020-04-08 09:14 | 36 |  |  |  |  | N | 호이스트 고장 | [7 empty] | 5 | 0 | 23.35 | [23 empty] | 0 | 0 | A | [9 empty] | 0 | 0 | 386 | 0 | 0 | 98 | 0 | 848 | 0 | 0 | 0 | 0 | 0 | 53
2020-04-08 | A58006 | 1 | 고탄소 | STB2 |  | Al 탈산 | B | 22 | 32 | 51000 | 85.82 | A | A | A |  | 1 | 1 |  | 1520 | 1550 | 6200 |  |  | 6200 | 61.06 | 12 | 101532 | 1555 |  | Y | 45 | 39 |  |  | A58003 |  |  |  |  | 정용태 | 3 |  |  | Y |  |  |  | 105.1 | 13-3 | 239.84 | 0 | A |  | 1555 | 3 | 0.19 | 1526 | 0.69 | 70 | 36 | 229 | 3:49 | 25 | 26 | 81 | 0 |  | 0 |  |  | AR | 2020-04-08 10:17 | 2020-04-08 10:59 | 42 | 2020-04-08 10:17 | 43 | [8 empty] | Y | [5 empty] | 206.91 | 79.51 | [20 empty] | 1.18 |  |  | 106.32 | 0 | A | [9 empty] | 0 | 49 | 290 | 9 | 0 | 0 | 0 | 691 | 0 | 794 | 0 | 0 | 0 | 112
2020-04-08 | B57894 | 2 | 중탄소 | SM45CB |  | Si 탈산 | B | 18 | 12 | 53150 | 91.07 | A | A |  | A | 1 |  | 1 | 1540 | 1546 | 5700 |  |  | 5700 | 58.35 | 12 | 97683 | 1627 |  | Y | 45 | 30 | [7 empty] | 임현진 | 2 |  |  |  |  | Y |  | 93.75 | 12-5 | 0 | 138.57 | A |  | 1610 | 1 | 0.12 | 1551 | 1.51 | 58 | 12 | 324 | 5:24 | 14 | 15 | 0 | 0 |  | 0 | 0 |  | N2 | 2020-04-08 10:43 | 2020-04-08 10:53 | 10 | 2020-04-08 10:35 | 18 |  |  |  |  | N | 호이스트 고장 | [7 empty] | 5 | 2.01 | 15.21 | [21 empty] | N |  | 0 | 0 | A | [9 empty] | 0 | 0 | 554 | 0 | 0 | 95 | 0 | 644 | 0 | 158 | 0 | 0 | 0 | 82
2020-04-08 | A58007 | 1 | 고탄소 | STB2 |  | Al 탈산 | B | 21 | 38 | 50400 | 96.78 | A | A | A |  | 1 | 1 |  | 1520 | 1548 | 6100 |  |  | 6100 | 65.54 | 11 | 93071 | 1562 |  | Y | 45 | 38 |  |  | A58004 |  |  |  |  | 정용태 | 3 |  |  | Y |  |  |  | 106.25 | 13-3 | 270.05 | 0 | A |  | 1562 | 3 | 0.18 | 1521 | 0.82 | 65 | 33 | 269 | 4:29 | 25 | 26 | 82 | 0 |  | 0 |  |  | AR | 2020-04-08 11:29 | 2020-04-08 12:06 | 36 | 2020-04-08 11:27 | 39 |  |  |  |  | Y |  |  |  | Y | [5 empty] | 196.37 | 130.86 | [20 empty] | 1.08 |  |  | 0 | 0 | A | [9 empty] | 0 | 24 | 261 | 20 | 0 | 0 | 0 | 644 | 0 | 746 | 0 | 0 | 0 | 29
2020-04-08 | B57895 | 2 | 중탄소 | SM45CB |  | Si 탈산 | B | 11 | 45 | 50540 | 83.65 | A | A |  | A | 1 |  | 1 | 1540 | 1524 | 6800 |  |  | 6800 | 69.79 | 12 | 97442 | 1625 |  | N | 44 | 34 | [7 empty] | 임현진 | 2 |  |  |  |  | Y |  | 94.86 | 11-10 | 1 | 63.3 | A |  | 1618 | 1 | 0.09 | 1555 | 1.93 | 62 | 27 | 298 | 4:58 | 14 | 15 | 0 | 0 |  | 0 | 0 |  | N2 | 2020-04-08 11:38 | 2020-04-08 11:59 | 20 | 2020-04-08 11:28 | 31 |  |  |  |  | N | 호이스트 고장 | [7 empty] | 5.5 | 0 | 10.16 | [23 empty] | 0 | 0 | B | [9 empty] | 0 | 0 | 72 | 0 | 0 | 149 | 0 | 703 | 0 | 206 | 0 | 0 | 0 | 40
2020-04-08 | A58008 | 1 | 고탄소 | STB2 |  | Al 탈산 | B | 6 | 22 | 51200 | 106.98 | A | A | A |  | 1 | 1 |  | 1520 | 1614 | 4300 |  |  | 4300 | 36.3 | 14 | 118454 | 1577 | 363 | Y | 41 | 33 |  |  | A58005 |  |  |  |  | 정용태 | 2 |  |  | Y |  |  |  | 105.9 | 13-7 | 170.41 | 0 | A |  | 1562 | 3 | 0.18 | 1525 | 0.58 | 69 | 39 | 237 | 3:57 | 25 | 25 | 83 | 0 |  | 0 |  |  | AR | 2020-04-08 12:38 | 2020-04-08 13:12 | 34 | 2020-04-08 12:36 | 36 | [8 empty] | Y | [5 empty] | 177.18 | 242.8 | [20 empty] | 1.13 |  |  | 0.03 | 0 | A | [9 empty] | 0 | 23 | 289 | 9 | 0 | 0 | 0 | 496 | 0 | 592 | 0 | 0 | 0 | 73
2020-04-08 | B57896 | 2 | 중탄소 | SM45CB |  | Si 탈산 | B | 38 | 18 | 54550 | 82.88 | A | A |  | A | 1 |  | 1 | 1540 | 1587 | 5600 |  |  | 5600 | 57.68 | 12 | 97084 | 1625 |  | Y | 41 | 31 | [7 empty] | 임현진 | 2 |  |  |  |  | Y |  | 101.65 | 13-3 | 0 | 49.77 | A |  | 1615 | 1 | 0.1 | 1564 | 1.33 | 71 | 30 | 289 | 4:49 | 14 | 15 | 0 | 0 |  | 0 | 0 |  | N2 | 2020-04-08 12:36 | 2020-04-08 13:03 | 27 | 2020-04-08 12:27 | 36 |  |  |  |  | N | 호이스트 고장 | [7 empty] | 4.7 | 0 | 12.47 | [23 empty] | 0.11 | 0.11 | A | [9 empty] | 0 | 0 | 518 | 0 | 0 | 146 | 0 | 910 | 0 | 409 | 0 | 0 | 0 | 40
2020-04-08 | A58009 | 1 | 고탄소 | STB2 |  | Al 탈산 | B | 37 | 27 | 52200 | 111.33 | A | A | A |  | 1 | 1 |  | 1520 | 1574 | 5200 |  |  | 5200 | 51.22 | 12 | 101532 | 1583 |  | Y | 47 | 32 |  |  | A58006 |  |  |  |  | 정용태 | 3 |  |  | Y |  |  |  | 100.95 | 12-10 | 263.86 | 0 | A |  | 0 | 3 | 0.18 | 1535 | -25.58 | 79 | 44 | 271 | 4:31 | 25 | 25 | 84 | 0 |  | 0 |  |  | AR | 2020-04-08 13:43 | 2020-04-08 14:19 | 35 | 2020-04-08 13:41 | 37 |  |  |  |  | Y |  |  |  | Y | [5 empty] | 198.37 | 204.78 | [20 empty] | 0.98 |  |  | 0 | 0 | A | [9 empty] | 0 | 0 | 304 | 8 | 0 | 0 | 0 | 298 | 0 | 302 | 0 | 0 | 0 | 58
2020-04-08 | B57897 | 2 | 중탄소 | SM45CB |  | Si 탈산 | B | 36 | 43 | 52100 | 82.62 | A | A |  | A | 1 |  | 1 | 1540 | 1554 | 6100 |  |  | 6100 | 71.66 | 10 | 85120 | 1646 |  | Y | 44 | 31 | [7 empty] | 임현진 | 2 |  |  |  |  | Y |  | 95 | 11-10 | 0 | 108.3 | A |  | 1620 | 1 | 0.12 | 1566 | 1.69 | 73 | 28 | 294 | 4:54 | 14 | 15 | 0 | 0 |  | 0 | 0 |  | N2 | 2020-04-08 13:30 | 2020-04-08 14:10 | 40 | 2020-04-08 13:24 | 47 |  |  |  |  | N | 호이스트 고장 | [7 empty] | 4.8 | 0 | 20.31 | [23 empty] | 0 | 0 | A | [9 empty] | 0 | 0 | 504 | 0 | 0 | 150 | 0 | 701 | 0 | 310 | 0 | 0 | 0 | 40
2020-04-08 | B57898 | 2 | 중탄소 | SM45CB |  | Si 탈산 | B | 18 | 13 | 52850 | 77.53 | A | A |  | B | 1 |  | 1 | 1540 | 1556 | 5000 |  |  | 5000 | 48.58 | 12 | 102923 | 1626 | 715 | Y | 41 | 29 | [7 empty] | 임현진 | 2 |  |  |  |  | Y |  | 88.15 | 11-9 | 2.05 | 185.05 | A |  | 1613 | 1 | 0.12 | 1555 | 1.7 | 62 | 22 | 244 | 4:04 | 14 | 15 | 0 | 0 | 100 | 0 | 0 |  | N2 | 2020-04-08 14:20 | 2020-04-08 15:10 | 50 | 2020-04-08 14:13 | 57 |  |  |  |  | N | 호이스트 고장 | [7 empty] | 5 | 0 | 17.28 | [23 empty] | 0.06 | 0.06 | A | [9 empty] | 0 | 0 | 541 | 0 | 0 | 150 | 0 | 856 | 0 | 406 | 0 | 0 | 0 | 25
2020-04-08 | A58010 | 1 | 고탄소 | STB2 |  | Al 탈산 | B | 22 | 33 | 50800 | 83.78 | A | A | B |  | 1 | 1 |  | 1520 | 1566 | 5500 |  |  | 5500 | 65 | 10 | 84610 | 1550 |  | Y | 43 | 35 |  |  | A58007 |  |  |  |  | 정용태 | 3 |  |  | Y |  |  |  | 106.65 | 13-5 | 258.7 | 0 | A |  | 1559 | 3 | 0.18 | 1527 | 0.8 | 71 | 33 | 230 | 3:50 | 25 | 25 | 85 | 0 |  | 0 |  |  | AR | 2020-04-08 14:33 | 2020-04-08 15:24 | 51 | 2020-04-08 14:32 | 52 |  |  |  |  | Y |  |  |  | Y | [5 empty] | 135.14 | 70.43 | [20 empty] | 1.04 |  |  | 0.96 | 0 | A | [9 empty] | 0 | 29 | 272 | 0 | 0 | 0 | 0 | 747 | 0 | 843 | 0 | 0 | 0 | 41
2020-04-08 | A58011 | 1 | 고탄소 | STB2 | TUNDISH교체전 | Al 탈산 | B | 21 | 39 | 50400 | 100.37 | B | B | B |  | 1 | 1 |  | 1520 | 1600 | 4800 |  |  | 4800 | 51.06 | 12 | 93998 | 1571 |  | Y | 44 | 30 | [7 empty] | 이호남 | 2 |  |  | Y |  |  |  | 99.85 | 12-6 | 162.81 | 0 | A |  | 1575 | 3 | 0.19 | 1529 | 0.82 | 73 | 39 | 286 | 4:46 | 25 | 25 | 86 | 0 |  | 0 |  |  | AR | 2020-04-08 15:47 | 2020-04-08 16:30 | 44 | 2020-04-08 15:46 | 45 |  |  |  |  | Y |  |  |  | Y | [5 empty] | 153.26 | 175.99 | [20 empty] | 0.95 |  |  | 2.41 | 0 | A | [9 empty] | 533 | 0 | 263 | 0 | 0 | 0 | 0 | 703 | 0 | 745 | 0 | 0 | 0 | 29
2020-04-08 | B57899 | 2 | 중탄소 | SM45CB |  | Si 탈산 | B | 11 | 46 | 50050 | 76.7 | B | B |  | B | 1 |  | 1 | 1540 | 1524 | 6000 |  |  | 6000 | 63.2 | 11 | 94941 | 1625 |  | Y | 41 | 33 | [7 empty] | 임승우 | 2 |  |  |  |  | Y |  | 91.55 | 11-6 | 9.98 | 49.3 | A |  | 1700 | 1 | 0.1 | 1547 | 4.87 | 54 | 20 | 256 | 4:16 | 14 | 15 | 0 | 0 |  | 0 | 0 |  | N2 | 2020-04-08 15:45 | 2020-04-08 16:09 | 24 | 2020-04-08 15:39 | 30 |  |  |  |  | N | 호이스트 고장 | [7 empty] | 5 | 0 | 21.25 | [23 empty] | 0.06 | 0.06 | A | [9 empty] | 0 | 0 | 40 | 0 | 0 | 150 | 0 | 669 | 0 | 200 | 0 | 0 | 0 | 15
2020-04-08 | B57900 | 2 | 중탄소 | SM45CB | TUNDISH교체전 | Si 탈산 | B | 38 | 19 | 53400 | 77.83 | B | B |  | B | 1 |  | 1 | 1540 | 1557 | 5500 |  |  | 5500 | 74.32 | 9 | 74005 | 1616 |  | Y | 40 | 32 | [7 empty] | 임승우 | 2 |  |  |  |  | Y |  | 101.9 | 13-3 | 10.12 | 5.93 | A |  | 1611 | 1 | 0.07 | 1558 | 1.7 | 65 | 28 | 266 | 4:26 | 14 | 15 | 0 | 0 |  | 0 | 0 |  | N2 | 2020-04-08 16:50 | 2020-04-08 17:12 | 21 | 2020-04-08 16:42 | 29 |  |  |  |  | N | 호이스트 고장 | [7 empty] | 4 | 0 | 17.91 | [23 empty] | 0.02 | 0.02 | A | [9 empty] | 0 | 0 | 0 | 0 | 0 | 0 | 0 | 688 | 0 | 0 | 0 | 0 | 0 | 170
2020-04-08 | A58012 | 1 | 고탄소 | STB3D | TUNDISH교체 | Al 탈산 | B | 6 | 23 | 51100 | 90.43 | B | B | B |  | 1 | 1 |  | 1520 | 1549 | 6000 |  |  | 6000 | 67.64 | 12 | 88704 | 1590 | 362 | Y | 45 | 38 | [7 empty] | 이호남 | 2 |  |  | Y |  |  |  | 100.4 | 12-10 | 339.68 | 0 | A |  | 1590 | 3 | 0.19 | 1546 | 0.98 | 95 | 48 | 246 | 4:06 | 25 | 25 | 87 | 0 |  | 0 |  |  | AR | 2020-04-08 17:14 | 2020-04-08 17:54 | 40 | 2020-04-08 17:13 | 41 |  |  |  |  | Y |  |  |  | Y | [5 empty] | 161.27 | 86.16 | [19 empty] | 1.76 |  |  |  | 4.15 | 0 | A | [9 empty] | 0 | 1478 | 192 | 980 | 0 | 0 | 0 | 498 | 0 | 398 | 0 | 0 | 0 | 9 |  |  |  |  | 1
2020-04-08 | B57901 | 2 | 고탄소 | SM53CM | TUNDISH교체 | Al 탈산 | B | 36 | 44 | 52450 | 90.68 | B | B |  | B | 1 |  | 1 | 1530 | 1557 | 7300 |  |  | 7300 | 78.43 | 11 | 93071 | 1657 |  | Y | 43 | 37 | [7 empty] | 임승우 | 2 | [6 empty] | 96.25 | 12-1 | 270.15 | 0 | A |  | 1638 | 1 | 0.08 | 1575 | 1.58 | 87 | 35 | 224 | 3:44 | 13 | 21 | 0 | 0 |  | 0 | 0 |  | AR | 2020-04-08 18:07 | 2020-04-08 18:39 | 32 | 2020-04-08 17:57 | 42 |  |  |  |  | N | 호이스트 고장 | [7 empty] | 5 | 18.72 | 0 | 하이드리스 측정기 고장 | [18 empty] | 1.87 |  |  |  | 0.09 | 0.09 | A | [9 empty] | 95 | 0 | 35 | 0 | 0 | 167 | 0 | 1100 | 0 | 513 | 0 | 0 | 0 | 0 |  |  | 7 |  | 1
2020-04-08 | A58013 | 1 | 고탄소 | STB3D |  | Al 탈산 | B | 37 | 28 | 52600 | 90.05 | B | B | B |  | 1 | 1 |  | 1520 | 1542 | 5600 |  |  | 5600 | 36.77 | 18 | 152298 | 1556 |  | Y | 49 | 46 | [7 empty] | 이호남 | 2 |  | Y |  |  |  |  | 103.9 | 13-3 | 327.7 | 0 | A |  | 1562 | 3 | 0.19 | 1529 | 0.83 | 78 | 40 | 239 | 3:59 | 25 | 25 | 88 | 0 |  | 0 |  |  | AR | 2020-04-08 18:13 | 2020-04-08 18:59 | 46 | 2020-04-08 18:11 | 47 |  |  |  |  | Y |  |  |  | Y | [5 empty] | 150.76 | 72.4 | [20 empty] | 1.2 |  |  | 5.31 | 0 | B | [9 empty] | 0 | 10 | 1259 | 26 | 0 | 0 | 0 | 498 | 0 | 398 | 0 | 0 | 0 | 29
2020-04-08 | B57902 | 2 | 고탄소 | SM53CM |  | Al 탈산 | B | 18 | 14 | 52700 | 92.32 | B | B |  | B | 1 |  | 1 | 1530 | 1585 | 5300 |  |  | 5300 | 56.95 | 11 | 93071 | 1647 |  | Y | 39 | 29 | [7 empty] | 임승우 | 2 |  |  |  |  | Y |  |  |  | 103.75 | 0 | A |  | 1635 | 1 | 0.08 | 1563 | 1.82 | 75 | 33 | 210 | 3:30 | 13 | 27 | 0 | 0 |  | 0 | 0 |  | AR | 2020-04-08 19:11 | 2020-04-08 19:37 | 27 | 2020-04-08 18:56 | 42 |  |  |  |  | N | 호이스트 고장 | [7 empty] | 4 | 21.34 | 0 | [23 empty] | 0.11 | 0.11 | A | [9 empty] | 72 | 0 | 40 | 0 | 0 | 185 | 0 | 601 | 0 | 202 | 0 | 0 | 0 | 31 |  |  | 5
2020-04-08 | A58014 | 1 | 고탄소 | P-STB3D |  | Si 탈산 | B | 22 | 34 | 50800 | 91.3 | B | B | B |  | 1 | 1 |  | 1520 | 1553 | 5800 |  |  | 5800 | 114.25 | 6 | 50766 | 1549 |  | Y | 46 | 37 | [7 empty] | 이호남 | 2 |  | N | Y |  |  |  | 109 | 13-7 | 355.21 | 0 | A |  | 1549 | 3 | 0.18 | 1528 | 0.48 | 78 | 41 | 231 | 3:51 | 30 | 31 | 89 | 0 |  | 0 |  |  | AR | 2020-04-08 19:17 | 2020-04-08 20:04 | 47 | 2020-04-08 19:16 | 48 |  |  |  |  | Y |  |  |  | Y | [5 empty] | 175.15 | 65.61 | [23 empty] | 6.6 | 0 | A |  |  | 11.649 | 24.789 | 52.573 | 0.341 | 4.513 | 2.12 | 1521.56 | 0 | 20 | 1427 | 22 | 0 | 0 | 0 | 717 | 0 | 400 | 0 | 0 | 0 | 50 |  |  |  | 0
2020-04-08 | B57903 | 2 | 고탄소 | SM53CM |  | Al 탈산 | B | 11 | 47 | 50100 | 82.02 | B | B |  | B | 1 |  | 1 | 1530 | 1564 | 5100 |  |  | 5100 | 54.8 | 11 | 93071 | 1614 |  | Y | 41 | 31 | [7 empty] | 임승우 | 2 |  |  |  |  | Y |  | 99.2 | 12-4 | 205.47 | 0 | A |  | 1596 | 1 | 0.1 | 1552 | 1.57 | 64 | 25 | 223 | 3:43 | 13 | 14 | 0 | 0 |  | 0 | 0 |  | AR | 2020-04-08 20:12 | 2020-04-08 20:39 | 27 | 2020-04-08 19:58 | 41 |  |  |  |  | N | 호이스트 고장 | [7 empty] | 5 | 14.29 | 0 | [23 empty] | 0.07 | 0.07 | A | [9 empty] | 54 | 0 | 35 | 0 | 0 | 171 | 0 | 757 | 0 | 205 | 0 | 0 | 0 | 12 |  |  | 2
2020-04-08 | A58015 | 1 | 고탄소 | P-STB3D |  | Si 탈산 | B | 21 | 40 | 50800 | 89.3 | B | B | B |  | 1 | 1 |  | 1520 | 1535 | 6100 |  |  | 6100 | 60.08 | 12 | 101532 | 1547 |  | Y | 45 | 36 | [7 empty] | 이호남 | 2 |  |  | Y |  |  |  | 108.2 | 13-5 | 265.51 | 0 | A |  | 1553 | 3 | 0.18 | 1510 | 1 | 60 | 32 | 223 | 3:43 | 30 | 30 | 90 | 0 |  | 0 |  |  | AR | 2020-04-08 20:38 | 2020-04-08 21:16 | 38 | 2020-04-08 20:37 | 39 |  |  |  |  | Y |  |  |  | Y | [5 empty] | 172.85 | 62.18 | [23 empty] | 8.17 | 0 | A |  |  | 12.937 | 23.135 | 52.166 | 0.164 | 4.032 | 2.254 | 1573.89 | 0 | 24 | 1369 | 49 | 0 | 0 | 0 | 880 | 0 | 591 | 0 | 0 | 0 | 68 |  |  |  | 0
2020-04-08 | B57904 | 2 | 고탄소 | SM53CM |  | Al 탈산 | B | 38 | 20 | 53650 | 80.77 | B | B |  | B | 1 |  | 1 | 1530 | 1585 | 4700 |  |  | 4700 | 50.5 | 11 | 93071 | 1605 |  | Y | 40 | 30 | [7 empty] | 임승우 | 2 |  |  |  |  | Y |  | 94.55 | 12-4 | 48.28 | 0 | A |  | 1601 | 1 | 0.11 | 1558 | 1.26 | 70 | 32 | 210 | 3:30 | 13 | 14 | 0 | 0 |  | 0 | 0 |  | AR | 2020-04-08 21:12 | 2020-04-08 21:38 | 26 | 2020-04-08 21:02 | 36 |  |  |  |  | N | 호이스트 고장 | [7 empty] | 4.3 | 12.28 | 0 | [23 empty] | 0.06 | 0.06 | A | [9 empty] | 46 | 0 | 26 | 0 | 0 | 149 | 0 | 710 | 0 | 208 | 0 | 0 | 0 | 15 |  |  | 5
2020-04-08 | A58016 | 1 | 고탄소 | P-STB3D |  | Si 탈산 | B | 5 | 44 | 48600 | 97.27 | B | B | B |  | 1 | 1 |  | 1520 | 1547 | 7300 |  |  | 7300 | 61.63 | 14 | 118454 | 1566 |  | Y | 54 | 46 | [7 empty] | 이호남 | 2 |  | Y |  |  |  |  | 110.7 | 13-6 | 272.73 | 0 | A |  | 1567 | 3 | 0.18 | 1527 | 0.91 | 77 | 42 | 231 | 3:51 | 30 | 30 | 91 | 0 |  | 0 |  |  | AR | 2020-04-08 21:59 | 2020-04-08 22:27 | 28 | 2020-04-08 21:59 | 28 |  |  |  |  | Y |  |  |  | Y | [5 empty] | 135.26 | 65.76 | [23 empty] | 9.78 | 0 | A |  |  | 14.339 | 23.619 | 49.436 | 0.164 | 3.447 | 2.093 | 1588.97 | 0 | 30 | 1423 | 64 | 0 | 0 | 0 | 834 | 0 | 880 | 0 | 0 | 0 | 69 |  |  |  | 0
2020-04-08 | B57905 | 2 | 고탄소 | SM53CM |  | Al 탈산 | B | 31 | 1 | 54150 | 90.53 | B | B |  | D | 1 |  | 1 | 1530 | 1546 | 5800 |  |  | 5800 | 62.32 | 11 | 93071 | 1635 |  | Y | 40 | 30 | [7 empty] | 임승우 | 2 |  |  |  |  | Y |  |  |  | 56.38 | 0 | A |  | 1608 | 1 | 0.1 | 1550 | 0 | 62 | 31 | 196 | 3:16 | 13 | 14 | 0 | 0 |  | 0 | 0 |  | AR | 2020-04-08 22:24 | 2020-04-08 22:36 | 12 | 2020-04-08 22:01 | 35 |  |  |  |  | N | [8 empty] | 4 | 6.66 | 0 | [20 empty] | 1.29 |  |  | 0.28 | 0.28 | A | [9 empty] | 0 | 0 | 27 | 0 | 0 | 148 | 0 | 799 | 0 | 207 | 0 | 0 | 0 | 45
2020-04-08 | A58017 | 1 | 고탄소 | P-STB3D |  | Si 탈산 | B | 6 | 24 | 50200 | 86.43 | B | D | D |  | 1 | 1 |  | 1520 | 1536 | 5400 |  |  | 5400 | 53.19 | 12 | 101532 | 1551 |  | Y | 44 | 33 | [7 empty] | 이호남 | 2 |  | Y |  |  |  |  | 103.75 | 13-4 | 309.28 | 0 | A |  | 1551 | 3 | 0.18 | 1513 | 0.88 | 63 | 34 | 235 | 3:55 | 30 | 30 | 92 | 0 |  | 0 |  |  | AR | 2020-04-08 22:56 | 2020-04-08 23:40 | 44 | 2020-04-08 22:56 | 44 |  |  |  |  | Y |  |  |  | Y | [5 empty] | 155.8 | 57.12 | [23 empty] | 10.88 | 0 | B |  |  | 12.877 | 24.515 | 50.854 | 0.121 | 3.949 | 2.074 | 1569.89 | 0 | 10 | 1257 | 37 | 0 | 0 | 0 | 499 | 0 | 586 | 0 | 0 | 0 | 68 |  |  |  | 0
2020-04-08 | B57906 | 2 | 고탄소 | SM53CM |  | Al 탈산 | B | 36 | 45 | 52450 | 111.93 | B | D |  | D | 1 |  | 1 | 1530 | 1577 | 4400 |  |  | 4400 | 47.28 | 11 | 93071 | 1617 |  | Y | 39 | 24 | [7 empty] | 임승우 | 3 |  |  |  |  | Y |  | 0 | 10-1 | 167.75 | 0 | A |  | 1598 | 1 | 0.13 | 1550 | 0 | 62 | 30 | 220 | 3:40 | 13 | 14 | 0 | 0 |  | 0 | 0 |  | AR | 2020-04-08 23:51 | 2020-04-08 23:36 | -16 | 2020-04-08 23:06 | 30 |  |  |  |  | N | [8 empty] | 4.5 | 7.43 | 0 | [23 empty] | 0.13 | 0.13 | A | [9 empty] | 0 | 0 | 20 | 0 | 0 | 142 | 0 | 865 | 0 | 207 | 0 | 0 | 0 | 25
2020-04-08 | A58018 | 1 | 고탄소 | P-STB3D |  | Si 탈산 | B | 22 | 35 | 50700 | 94.88 | D | D | D |  | 1 | 1 |  | 1520 | 1531 | 6100 |  |  | 6100 | 60.08 | 12 | 101532 | 1551 |  | Y | 51 | 38 | [7 empty] | 김덕진 | 2 |  | N | Y |  |  |  | 107.7 | 13-5 | 263.19 | 0 | A |  | 1551 | 3 | 0.18 | 1521 | 0.68 | 71 | 40 | 222 | 3:42 | 30 | 30 | 93 | 0 |  | 0 |  |  | AR | 2020-04-09 00:22 | 2020-04-09 00:45 | 24 | 2020-04-09 00:22 | 24 |  |  |  |  | Y |  |  |  | Y | [5 empty] | 155.37 | 67.19 | [23 empty] | 12.51 | 0 | B |  |  | 13.357 | 23.424 | 50.712 | 0.102 | 3.796 | 2.164 | 1569.89 | 0 | 0 | 1322 | 8 | 0 | 0 | 0 | 669 | 0 | 597 | 0 | 0 | 0 | 82
2020-04-08 | B57907 | 2 | 고탄소 | SM53CM |  | Al 탈산 | B | 37 | 29 | 52650 | 84.57 | D | D |  | D | 1 |  | 1 | 1530 | 1564 | 5300 |  |  | 5300 | 52.2 | 12 | 101532 | 1617 |  | Y | 36 | 28 | [7 empty] | 김익규 | 2 |  |  |  |  | Y |  | 98.75 | 12-7 | 165.34 | 0 | A |  | 1601 | 1 | 0.13 | 1547 | 0 | 59 | 32 | 252 | 4:12 | 13 | 14 | 0 | 0 |  | 0 | 0 |  | AR | 2020-04-09 00:27 | 2020-04-09 00:36 | 8 | 2020-04-09 00:17 | 18 |  |  |  |  | N | [8 empty] | 4 | 13.17 | 0 | [23 empty] | 0.12 | 0.12 | A | [9 empty] | 0 | 0 | 105 | 0 | 0 | 170 | 0 | 809 | 0 | 0 | 0 | 0 | 0 | 51
2020-04-08 | B57908 | 2 | 고탄소 | SM53CM | TUNDISH교체전 | Al 탈산 | B | 38 | 21 | 53550 | 76.2 | D | D |  | D | 1 |  | 1 | 1530 | 1565 | 4900 |  |  | 4900 | 48.26 | 12 | 101532 | 1615 |  | Y | 34 | 25 | [7 empty] | 김익규 | 3 |  |  |  |  | Y |  | 99.45 | 12-10 | 126.67 | 0 | A |  | 1605 | 1 | 0.13 | 1559 | 1.33 | 71 | 36 | 212 | 3:32 | 13 | 14 | 0 | 0 |  | 0 | 0 |  | AR | 2020-04-09 01:21 | 2020-04-09 01:39 | 17 | 2020-04-09 01:09 | 30 |  |  |  |  | N | [8 empty] | 4 | 8.16 | 0 | [23 empty] | 0.09 | 0.09 | A | [9 empty] | 0 | 0 | 186 | 0 | 0 | 172 | 0 | 753 | 0 | 0 | 0 | 0 | 0 | 47
2020-04-08 | A58019 | 1 | 고탄소 | P-STB3D | TUNDISH교체전 | Si 탈산 | B | 21 | 41 | 50500 | 81.3 | D | D | D |  | 1 | 1 |  | 1520 | 1571 | 5300 |  |  | 5300 | 57.96 | 12 | 91449 | 1565 |  | Y | 39 | 33 | [7 empty] | 김덕진 | 2 |  | Y |  |  |  |  | 107.3 | 13-3 | 226.68 | 0 | A |  | 1565 | 3 | 0.18 | 1519 | 1.07 | 69 | 38 | 231 | 3:51 | 30 | 30 | 94 | 0 |  | 0 |  |  | AR | 2020-04-09 01:41 | 2020-04-09 01:58 | 17 | 2020-04-09 01:41 | 17 |  |  |  |  | Y |  |  |  | Y | [5 empty] | 155.49 | 55.64 | [23 empty] | 14.03 | 0 | B |  |  | 14.411 | 23.728 | 48.845 | 0.196 | 3.389 | 2.058 | 1604.23 | 0 | 0 | 1347 | 9 | 0 | 0 | 0 | 647 | 0 | 552 | 0 | 0 | 0 | 64
2020-04-08 | C55334 | 3 | 저탄소 | SNCM26V |  | Al 탈산 | I | 15 | 57 | 47300 | 119.37 | D | D | D |  | 2 |  | 1 | 1560 | 1624 | 8700 |  |  | 8700 | 102.35 | 10 | 85000 | 1693 |  | INGOT | 59 | 46 |  | Y | [5 empty] | 박재승 | [7 empty] | 93.6 | 11-6 | 244.93 | 0 | A |  | 1680 | 2 | 0.55 | 1584 | 2.13 | 84 |  | 912 | 15:12 | 20 | 20 | 0 | 0 |  | 0 |  |  | N2 | 2020-04-09 02:20 |  | 25 | 2020-04-09 02:04 | [5 empty] | Y | [5 empty] | N |  |  |  | 13.92 | 0 | [18 empty] | 1.2 |  |  |  |  | 0 | 0 | A | [9 empty] | 1016 | 1760 | 0 | 356 | 0 | 0 | 0 | 1403 | 0 | 255 | 55 | 0 | 0 | 0
2020-04-08 | B57909 | 2 | 저탄소 | 20MNCRS5HM8 | TUNDISH교체 | Si 탈산 | B | 31 | 2 | 54400 | 100.52 | D | D |  | D | 1 |  | 1 | 1555 | 1574 | 9100 |  |  | 9100 | 96.12 | 11 | 94677 | 1694 |  | Y | 45 | 39 | [7 empty] | 김익규 | 3 |  |  |  |  | Y |  | 98.3 | 13-3 | 0 | 173.13 | A |  | 1675 | 1 | 0.11 | 1592 | 0 | 83 | 30 | 258 | 4:18 | 18 | 21 | 0 | 0 |  | 0 | 0 |  | N2 | 2020-04-09 02:56 | 2020-04-09 03:09 | 12 | 2020-04-09 02:37 | 31 |  |  |  |  | N | [8 empty] | 3.5 | 0 | 16.19 | [19 empty] | 1.78 |  |  |  | 0.47 | 0.47 | B | [9 empty] | 273 | 1353 | 55 | 662 | 0 | 0 | 0 | 665 | 0 | 0 | 0 | 0 | 0 | 0 |  |  | 7 |  | 1
2020-04-08 | A58020 | 1 | 저탄소 | SCR420HCS | TUNDISH교체 | Si 탈산 | B | 5 | 45 | 48300 | 75.08 | D | D | D |  | 1 | 1 |  | 1540 | 1598 | 6100 |  |  | 6100 | 60.08 | 12 | 101532 | 1649 |  | Y | 39 | 33 | [7 empty] | 김덕진 | 2 |  | Y |  |  |  |  | 106.4 | 13-2 | 0 | 180.29 | A |  | 1649 | 3 | 0.18 | 1610 | 1.08 | 99 | 35 | 229 | 3:49 | 16 | 20 | 95 | 0 |  | 0 |  |  | N2 | 2020-04-09 02:37 | 2020-04-09 03:29 | 52 | 2020-04-09 02:36 | 52 |  |  |  |  | Y |  |  |  | Y | [5 empty] | 0 | 208.92 | [19 empty] | 2.03 |  |  |  | 15.06 | 0.05 | A | [9 empty] | 1280 | 419 | 0 | 30 | 0 | 0 | 0 | 296 | 0 | 299 | 63 | 0 | 0 | 0 |  |  |  |  | 1
2020-04-08 | C55335 | 3 | 중탄소 | AE15B38M | 연주시작 | Al 탈산 | T | 36 | 46 | 51700 | 121.27 | D | D | D |  | 1 |  | 1 | 1535 | 1528 | 9200 |  |  | 9200 | 111.92 | 30 | 82200 | 1679 |  | Y | 60 | 57 | [15 empty] | 91.75 | 11-6 | 240.18 | 0 | A |  | 1669 | 2 | 0.5 | 1585 | 1.87 | 88 | 39 | 514 | 8:34 | 20 | 20 | 0 | 0 |  | 0 | 10 |  | AR | 2020-04-09 04:08 |  | 18 | 2020-04-09 03:51 | 35 |  |  |  |  | Y | [5 empty] | N |  |  |  | 4.6 | 0 | [23 empty] | 0.59 | 0 | A | [9 empty] | 45 | 0 | 5 | 0 | 0 | 0 | 0 | 567 | 0 | 302 | 0 | 0 | 0 | 5 |  |  | 12 | 0 | 1
2020-04-08 | B57910 | 2 | 저탄소 | 20MNCRS5HM8 |  | Si 탈산 | B | 11 | 48 | 50100 | 105.37 | D | D |  | D | 1 |  | 1 | 1555 | 1574 | 8800 |  |  | 8800 | 92.95 | 11 | 94677 | 1655 |  | Y | 49 | 45 | [7 empty] | 김익규 | 2 |  |  |  |  | Y |  | 95.8 | 11-10 | 0 | 211.96 | A |  | 1653 | 1 | 0.14 | 1575 | 0 | 66 | 24 | 261 | 4:21 | 18 | 19 | 0 | 0 | 150 | 0 | 0 |  | N2 | 2020-04-09 04:01 | 2020-04-09 04:10 | 10 | 2020-04-09 03:40 | 31 |  |  |  |  | N | [8 empty] | 4.5 | 0 | 24.06 | [23 empty] | 0.32 | 0.32 | A | [9 empty] | 525 | 1074 | 0 | 603 | 0 | 0 | 0 | 716 | 0 | 0 | 0 | 0 | 0 | 0 |  |  | 5
2020-04-08 | A58021 | 1 | 저탄소 | SCR420HCS |  | Si 탈산 | B | 18 | 15 | 52000 | 64.7 | D | D | D |  | 1 | 1 |  | 1540 | 1589 | 5500 |  |  | 5500 | 36.11 | 18 | 152298 | 1629 |  | Y | 41 | 28 | [6 empty] | 래들 가열상태 불량 | 차승주 | 2 |  | Y |  |  |  |  | 103 | 13-5 | 0 | 141.33 | A |  | 1629 | 3 | 0.19 | 1583 | 1.92 | 72 | 26 | 238 | 3:58 | 16 | 16 | 96 | 0 |  | 0 |  |  | N2 | 2020-04-09 03:43 | 2020-04-09 04:27 | 44 | 2020-04-09 03:43 | 44 |  |  |  |  | Y |  |  |  | Y | [5 empty] | 0 | 229.65 | [23 empty] | 15.06 | 16.48 | A | [9 empty] | 1230 | 426 | 0 | 16 | 0 | 0 | 0 | 300 | 0 | 298 | 74 | 0 | 0 | 9
2020-04-08 | B57911 | 2 | 저탄소 | 20MNCRS5HM8 |  | Si 탈산 | B | 6 | 25 | 50950 | 105.08 | D | D |  | D | 1 |  | 1 | 1555 | 1574 | 9100 |  |  | 9100 | 96.12 | 11 | 94677 | 1647 |  | Y | 51 | 43 |  |  | C55334 | 02 |  |  |  | 김익규 | 2 |  |  | Y |  | Y |  | 105.35 | 13-5 | 0 | 364.99 | A |  | 1645 | 1 | 0.14 | 1573 | 0 | 64 | 24 | 360 | 6:00 | 18 | 19 | 0 | 0 |  | 0 | 0 |  | N2 | 2020-04-09 05:01 | 2020-04-09 05:10 | 9 | 2020-04-09 04:43 | 27 |  |  |  |  | N | [8 empty] | 3 | 0 | 17.86 | [23 empty] | 0.19 | 0.19 | A | [9 empty] | 106 | 1445 | 0 | 594 | 0 | 0 | 0 | 700 | 0 | 0 | 0 | 0 | 0 | 0 |  |  | 5
2020-04-08 | C55336 | 3 | 중탄소 | AE15B38M | 연주종료 | Al 탈산 | T | 37 | 30 | 51900 | 106.27 | D | D | D |  | 1 |  | 1 | 1535 | 1562 | 6900 |  |  | 6900 | 76.31 | 33 | 90420 | 1654 |  | Y | 47 | 44 | [15 empty] | 90.55 | 11-8 | 165.51 | 0 | A |  | 1647 | 2 | 0.49 | 1574 | 1.62 | 77 | 38 | 418 | 6:58 | 20 | 20 | 0 | 0 |  | 0 | 10 |  | AR | 2020-04-09 05:12 |  | 22 | 2020-04-09 04:57 | 37 |  |  |  |  | Y | [5 empty] | N |  |  |  | 4.94 | 0 | [23 empty] | 0.62 | 0 | A | [9 empty] | 0 | 0 | 217 | 0 | 0 | 0 | 0 | 436 | 0 | 301 | 0 | 0 | 0 | 5 |  |  | 5 | 0
2020-04-08 | A58022 | 1 | 저탄소 | SCR420HON2 |  | Al 탈산 | B | 22 | 36 | 50600 | 80.05 | D | D | D |  | 1 | 1 |  | 1540 | 1601 | 4400 |  |  | 4400 | 130.01 | 4 | 33844 | 1623 |  | Y | 39 | 24 | [7 empty] | 김덕진 | 2 |  | Y |  |  |  |  | 109 | 13-6 | 0 | 124.37 | A |  | 1623 | 3 | 0.19 | 1575 | 1.2 | 64 | 23 | 254 | 4:14 | 16 | 18 | 97 | 0 |  | 0 |  |  | N2 | 2020-04-09 04:56 | 2020-04-09 05:26 | 30 | 2020-04-09 04:53 | 32 |  |  |  |  | Y |  |  |  | Y | [5 empty] | 0 | 252.05 | [23 empty] | 0 | 0.06 | A | [9 empty] | 604 | 994 | 0 | 168 | 0 | 0 | 0 | 393 | 0 | 299 | 50 | 0 | 0 | 11 |  |  | 6
2020-04-08 | B57912 | 2 | 저탄소 | 20MNCRS5HM8 |  | Si 탈산 | B | 38 | 22 | 53600 | 103.57 | D | D |  | D | 1 |  | 1 | 1555 | 1585 | 7600 |  |  | 7600 | 80.27 | 11 | 94677 | 1657 |  | Y | 46 | 37 | [7 empty] | 김익규 | 3 |  |  |  |  | Y |  | 100.2 | 12-10 | 0 | 152.09 | A |  | 1647 | 1 | 0.14 | 1581 | 1.59 | 72 | 29 | 249 | 4:09 | 18 | 19 | 0 | 0 |  | 0 | 0 |  | N2 | 2020-04-09 06:02 | 2020-04-09 06:15 | 13 | 2020-04-09 05:41 | 34 |  |  |  |  | Y | [8 empty] | 3.5 | 0 | 13.91 | [23 empty] | 0.43 | 0.43 | A | [9 empty] | 560 | 1071 | 51 | 583 | 0 | 0 | 0 | 989 | 0 | 0 | 0 | 0 | 0 | 5 |  |  | 7
2020-04-08 | A58023 | 1 | 저탄소 | SCR420HON2 |  | Al 탈산 | B | 21 | 42 | 50800 | 73.42 | D | D | D |  | 1 | 1 |  | 1540 | 1579 | 5200 |  |  | 5200 | 51.22 | 12 | 101532 | 1635 |  | Y | 40 | 27 | [7 empty] | 김덕진 | 2 |  | N | Y |  |  |  | 103.75 | 12-10 | 0 | 193.02 | A |  | 1635 | 3 | 0.18 | 1592 | 1.34 | 81 | 33 | 251 | 4:11 | 16 | 21 | 98 | 0 |  | 0 |  |  | N2 | 2020-04-09 05:45 | 2020-04-09 06:29 | 44 | 2020-04-09 05:43 | 46 |  |  |  |  | Y |  |  |  | Y | [5 empty] | 0 | 236.35 | [23 empty] | 0 | 0.27 | A | [9 empty] | 558 | 875 | 0 | 24 | 0 | 0 | 0 | 296 | 0 | 299 | 52 | 0 | 0 | 6 |  |  | 2
2020-04-08 | C55337 | 3 | 중탄소 | AE15B38M | 연주종료 | Al 탈산 | T | 30 | 23 | 52450 | 103.02 | D | D | A |  | 1 |  | 1 | 1535 | 1586 | 6900 |  |  | 6900 | 83.94 | 30 | 82200 | 1649 |  | Y | 45 | 43 | [15 empty] | 92.65 | 12-2 | 169.46 | 0 | A |  | 1646 | 2 | 0.51 | 1567 | 1.76 | 70 | 28 | 400 | 6:40 | 20 | 20 | 0 | 0 |  | 0 | 13 |  | AR | 2020-04-09 06:18 |  | 27 | 2020-04-09 06:06 | 40 |  |  |  |  | Y | [5 empty] | N |  |  | 6 | 6.56 | 0 | [23 empty] | 0 | 0 | A | [9 empty] | 0 | 0 | 155 | 0 | 0 | 0 | 0 | 552 | 0 | 300 | 0 | 0 | 0 | 0 |  |  | 7 | 0
2020-04-08 | B57913 | 2 | 저탄소 | 20MNCRS5HM8 |  | Si 탈산 | B | 31 | 3 | 54750 | 105.18 | D | A |  | A | 1 |  | 1 | 1555 | 1574 | 8400 |  |  | 8400 | 81.33 | 12 | 103284 | 1657 |  | Y | 48 | 42 | [7 empty] | 김익규 | 2 |  |  |  |  | Y |  | 103.55 | 13-9 | 0 | 157.17 | A |  | 1648 | 1 | 0.12 | 1576 | 1.51 | 67 | 26 | 322 | 5:22 | 18 | 18 | 0 | 0 |  | 0 | 0 |  | N2 | 2020-04-09 07:02 | 2020-04-09 07:17 | 15 | 2020-04-09 06:42 | 34 |  |  |  |  | N | 호이스트 고장 | [7 empty] | 5 | 0 | 15.35 | [23 empty] | 0.44 | 0.44 | A | [9 empty] | 274 | 1349 | 46 | 743 | 0 | 0 | 0 | 715 | 0 | 0 | 0 | 0 | 0 | 0 |  |  | 7
2020-04-08 | A58024 | 1 | 저탄소 | SCR420HON2 |  | Al 탈산 | B | 5 | 46 | 48600 | 78.53 | D | A | A |  | 1 | 1 |  | 1540 | 1582 | 5300 |  |  | 5300 | 52.2 | 12 | 101532 | 1614 |  | Y | 41 | 33 | [7 empty] | 김덕진 | 2 |  |  | Y |  |  |  | 105.45 | 12-10 | 0 | 310.25 | A |  | 1614 | 3 | 0.19 | 1590 | 0.67 | 79 | 38 | 261 | 4:21 | 16 | 21 | 99 | 0 |  | 0 |  |  | N2 | 2020-04-09 06:51 | 2020-04-09 07:30 | 38 | 2020-04-09 06:49 | 40 |  |  |  |  | Y |  |  |  | Y | [5 empty] | 0 | 266.17 | [23 empty] | 0 | 0.11 | A | [9 empty] | 1083 | 497 | 0 | 8 | 0 | 0 | 0 | 393 | 0 | 298 | 0 | 0 | 0 | 9
2020-04-08 | C55338 | 3 | 중탄소 | AE15B38M | 연주종료 | Al 탈산 | T | 15 | 58 | 47250 | 99.58 | D | A | A |  | 1 |  | 1 | 1535 | 1590 | 5900 |  |  | 5900 | 65.25 | 33 | 90420 | 1673 |  | Y | 43 | 37 | [15 empty] | 89.55 | 11-2 | 162.99 | 0 | A |  | 1653 | 2 | 0.49 | 1574 | 1.8 | 77 | 37 | 477 | 7:57 | 20 | 20 | 0 | 0 |  | 0 | 13 |  | AR | 2020-04-09 07:34 |  | 24 | 2020-04-09 07:21 | 38 |  |  |  |  | Y | [5 empty] | N |  |  | 6 | 9.67 | 0 | [23 empty] | 0 | 0 | B | [9 empty] | 46 | 0 | 177 | 0 | 0 | 0 | 0 | 546 | 0 | 299 | 0 | 0 | 0 | 22 |  |  | 7 | 0.017
2020-04-09 | B57914 | 2 | 저탄소 | 20MNCRS5HM8 | 잔강최소화전 | Si 탈산 | B | 11 | 49 | 50400 | 101.83 | A | A |  | A | 1 |  | 1 | 1555 | 1575 | 8200 |  |  | 8200 | 69.53 | 14 | 117940 | 1657 |  | Y | 51 | 41 | [7 empty] | 임현진 | 2 |  |  |  |  | Y |  | 100.7 | 12-5 | 0 | 193.91 | A |  | 1640 | 1 | 0.14 | 1570 | 1.75 | 61 | 24 | 260 | 4:20 | 18 | 19 | 0 | 0 |  | 0 | 0 |  | N2 | 2020-04-09 08:00 | 2020-04-09 08:18 | 18 | 2020-04-09 07:42 | 36 |  |  |  |  | N | 호이스트 고장 | [7 empty] | 4.5 | 0 | 12.71 | [23 empty] | 0.28 | 0.28 | A | [9 empty] | 636 | 1054 | 0 | 794 | 0 | 0 | 0 | 500 | 0 | 0 | 0 | 0 | 0 | 0 |  |  | 7
2020-04-09 | A58025 | 1 | 저탄소 | SCR420HON2 |  | Al 탈산 | B | 18 | 16 | 51600 | 87.28 | A | A | A |  | 1 | 1 |  | 1540 | 1552 | 6300 |  |  | 6300 | 62.05 | 12 | 101532 | 1632 |  | Y | 42 | 36 |  |  | A58022 |  |  |  |  | 정용태 | 3 |  |  | Y |  |  |  | 102.25 | 13-4 | 0 | 258.63 | A |  | 1632 | 3 | 0.18 | 1582 | 1.16 | 71 | 34 | 265 | 4:25 | 16 | 21 | 100 | 0 |  | 0 |  |  | N2 | 2020-04-09 07:56 | 2020-04-09 08:29 | 33 | 2020-04-09 07:54 | 35 |  |  |  |  | Y |  |  |  | Y | [5 empty] | 0 | 319.61 | [23 empty] | 0 | 0.14 | A | [9 empty] | 540 | 941 | 0 | 17 | 0 | 0 | 0 | 394 | 0 | 494 | 146 | 0 | 0 | 14
2020-04-09 | C55339 | 3 | 중탄소 | AE15B38M | 연주종료 | Al 탈산 | T | 36 | 47 | 51400 | 114.55 | A | A | A |  | 1 |  | 1 | 1535 | 1564 | 7700 |  |  | 7700 | 85.16 | 33 | 90420 | 1649 |  | Y | 53 | 47 |  |  | C55336 | 05 |  |  |  | 정종훈 | 2 |  |  | Y |  | Y |  | 94.95 | 11-10 | 349.36 | 0 | A |  | 1643 | 2 | 0.47 | 1570 | 1.4 | 73 | 43 | 353 | 5:53 | 20 | 20 | 0 | 0 |  | 0 | 10 |  | AR | 2020-04-09 08:54 |  | 15 | 2020-04-09 08:43 | 25 |  |  |  |  | Y | [5 empty] | N |  |  | 5.5 | 8.33 | 0 | 스팀온도 및 압력저하로인해 진공도 급상승함 | [22 empty] | 0 | 0 | A | [9 empty] | 174 | 0 | 96 | 0 | 0 | 0 | 0 | 651 | 0 | 300 | 0 | 0 | 0 | 23 |  |  | 6 | 0.1275
2020-04-09 | B57915 | 2 | 저탄소 | 20MNCRS5HM7 | 잔강최소화 | Si 탈산 | B | 6 | 26 | 51000 | 112.12 | A | A |  | A | 1 |  | 1 | 1555 | 1545 | 8800 |  |  | 8800 | 92.96 | 12 | 94668 | 1637 |  | Y | 51 | 43 | [7 empty] | 임현진 | 2 |  |  |  |  | Y |  | 107.5 | 13-7 | 0 | 256.57 | A |  | 1629 | 1 | 0.12 | 1566 | 1.26 | 59 | 12 | 466 | 7:46 | 18 | 18 | 0 | 0 | 66 | 0 | 0 |  | N2 | 2020-04-09 09:11 | 2020-04-09 09:33 | 22 | 2020-04-09 08:55 | 38 |  |  |  |  | N | 호이스트 고장 | [7 empty] | 4.6 | 1.04 | 14.98 | [23 empty] | 0.28 | 0.28 | A | [9 empty] | 1086 | 841 | 0 | 1066 | 0 | 0 | 0 | 497 | 0 | 0 | 0 | 0 | 0 | 0 |  |  | 7
2020-04-09 | A58026 | 1 | 저탄소 | SCR420HON2 |  | Al 탈산 | B | 22 | 37 | 49800 | 83.75 | A | A | A |  | 1 | 1 |  | 1540 | 1598 | 5300 |  |  | 5300 | 62.64 | 10 | 84610 | 1611 |  | Y | 44 | 30 |  |  | A58023 |  |  |  |  | 정용태 | 3 |  |  | Y |  |  |  | 106.15 | 13-3 | 0 | 247.44 | A |  | 0 | 3 | 0.18 | 1583 | -35.98 | 72 | 34 | 273 | 4:33 | 16 | 21 | 101 | 0 |  | 0 |  |  | N2 | 2020-04-09 08:50 | 2020-04-09 09:25 | 35 | 2020-04-09 08:48 | 37 |  |  |  |  | Y |  |  |  | Y | [5 empty] | 0 | 312.76 | [23 empty] | 0 | 3.02 | A | [9 empty] | 1009 | 533 | 0 | 43 | 0 | 0 | 0 | 498 | 0 | 494 | 147 | 0 | 0 | 9 |  |  | 2
2020-04-09 | C55340 | 3 | 중탄소 | AE15B38M | 연주종료 | Al 탈산 | T | 37 | 31 | 51800 | 122.32 | A | A | A |  | 1 |  | 1 | 1535 | 1574 | 7400 |  |  | 7400 | 77.16 | 35 | 95900 | 1592 |  | Y | 59 | 46 |  |  | C55337 | 05 |  |  |  | 도주용 | 2 |  | N | Y |  | Y | 4 | 96.95 | 12-5 | 246.43 | 0 | A |  | 1641 | 2 | 0.5 | 1567 | 1.42 | 70 | 37 | 776 | 12:56 | 20 | 20 | 0 | 0 |  | 0 | 11 |  | AR | 2020-04-09 10:11 |  | 13 | 2020-04-09 09:59 | 25 |  |  |  |  | Y | [5 empty] | N |  |  | 6 | 8.2 | 0 | [23 empty] | 0 | 0 | A |  |  | 11.095 | 26.28 | 49.768 | 0.292 | 4.485 | 1.893 | 1521.81 | 31 | 0 | 69 | 0 | 0 | 0 | 0 | 801 | 0 | 299 | 0 | 0 | 0 | 17 |  |  | 5 | 0.0845
2020-04-09 | A58027 | 1 | 저탄소 | SCR420HON2 |  | Al 탈산 | B | 38 | 23 | 53200 | 79.15 | A | A | A |  | 1 | 1 |  | 1540 | 1544 | 6600 |  |  | 6600 | 65 | 12 | 101532 | 1636 |  | Y | 45 | 40 |  |  | A58024 |  |  |  |  | 정용태 | 3 |  |  | Y |  |  |  | 97.6 | 12-7 | 0 | 275.99 | A |  | 1636 | 3 | 0.18 | 1589 | 1.47 | 78 | 37 | 237 | 3:57 | 16 | 21 | 102 | 0 |  | 0 |  |  | N2 | 2020-04-09 09:44 | 2020-04-09 10:24 | 41 | 2020-04-09 09:42 | 43 | [14 empty] | 0 | 250.57 | [23 empty] | 0 | 0.11 | A | [9 empty] | 400 | 1013 | 0 | 24 | 0 | 0 | 0 | 495 | 0 | 544 | 148 | 0 | 0 | 15
2020-04-09 | B57916 | 2 | 저탄소 | 20MNCRS5HM7 |  | Si 탈산 | B | 21 | 43 | 50800 | 109.23 | A | A |  | A | 1 |  | 1 | 1555 | 1535 | 9200 |  |  | 9200 | 97.18 | 12 | 94668 | 1654 |  | Y | 54 | 45 | [7 empty] | 임현진 | 2 |  |  |  |  | Y |  | 102.7 | 12-8 | 0 | 210.12 | A |  | 1643 | 1 | 0.14 | 1576 | 1.58 | 69 | 30 | 323 | 5:23 | 18 | 19 | 0 | 0 |  | 0 | 0 |  | N2 | 2020-04-09 10:15 | 2020-04-09 10:30 | 15 | 2020-04-09 09:58 | 33 |  |  |  |  | N | 호이스트 고장 | [7 empty] | 5 | 0 | 15.51 | [23 empty] | 0.44 | 0.44 | A | [9 empty] | 1245 | 662 | 0 | 1236 | 0 | 0 | 0 | 694 | 0 | 0 | 0 | 0 | 0 | 0 |  |  | 7
2020-04-09 | A58028 | 1 | 저탄소 | SCR420HON2 |  | Al 탈산 | B | 5 | 47 | 48600 | 83.95 | A | A | A |  | 1 | 1 |  | 1540 | 1546 | 6400 |  |  | 6400 | 63.03 | 12 | 101532 | 1619 |  | Y | 44 | 36 |  |  | A58025 |  |  |  |  | 정용태 | 3 |  |  | Y |  |  |  | 103.85 | 12-9 | 0 | 290.29 | A |  | 1619 | 3 | 0.18 | 1588 | 0.79 | 77 | 40 | 238 | 3:58 | 16 | 21 | 103 | 0 |  | 0 |  |  | N2 | 2020-04-09 10:51 | 2020-04-09 11:21 | 30 | 2020-04-09 10:49 | 32 | [14 empty] | 0 | 288.99 | [23 empty] | 0 | 8.33 | A | [9 empty] | 552 | 1018 | 0 | 25 | 0 | 0 | 0 | 296 | 0 | 547 | 184 | 0 | 0 | 0 |  |  | 7
2020-04-09 | C55341 | 3 | 중탄소 | AE15B38M | 연주종료 | Al 탈산 | T | 30 | 24 | 52400 | 121.47 | A | A | A |  | 1 |  | 1 | 1535 | 1559 | 7400 |  |  | 7400 | 79.43 | 34 | 93160 | 1640 |  | Y | 58 | 46 |  |  | C55338 | 05 |  |  |  | 정종훈 | 2 |  |  | Y |  | Y |  | 97.75 | 12-7 | 408.68 | 0 | A |  | 1625 | 2 | 0.49 | 1565 | 1.13 | 68 | 30 | 390 | 6:30 | 20 | 20 | 0 | 0 |  | 0 | 11 |  | AR | 2020-04-09 11:29 |  | 14 | 2020-04-09 11:18 | 25 |  |  |  |  | Y | [5 empty] | N |  |  | 5 | 7.64 | 0 | [23 empty] | 0 | 0 | A |  |  | 9.632 | 27.242 | 50.762 | 0.228 | 5.27 | 1.863 | 1478.79 | 36 | 0 | 293 | 0 | 0 | 0 | 0 | 699 | 0 | 301 | 0 | 0 | 0 | 35 |  |  | 5 | 0.038
2020-04-09 | B57917 | 2 | 저탄소 | 20MNCRS5HM7 | TUNDISH교체전 | Si 탈산 | B | 31 | 4 | 54700 | 107.7 | A | A |  | A | 1 |  | 1 | 1555 | 1565 | 8300 |  |  | 8300 | 100.95 | 14 | 82222 | 1644 | 356 | Y | 50 | 42 | [7 empty] | 임현진 | 2 |  |  |  |  | Y |  | 104.4 | 13-9 | 0 | 224.32 | A |  | 1646 | 1 |  | 1576 | 1.52 | 69 | 31 | 720 | 12:00 | 18 | 18 | 0 | 0 | 40 | 0 | 0 |  | N2 | 2020-04-09 11:27 | 2020-04-09 11:31 | 4 | 2020-04-09 11:11 | 20 |  |  |  |  | N | 호이스트 고장 | [7 empty] | 5 | 0 | 14.24 | [23 empty] | 0.35 | 0.35 | B | [9 empty] | 1333 | 562 | 0 | 1179 | 0 | 0 | 0 | 693 | 0 | 0 | 0 | 0 | 0 | 0 |  |  | 7
2020-04-09 | A58029 | 1 | 저탄소 | SCR420HON2 |  | Al 탈산 | B | 18 | 17 | 52600 | 81.32 | A | A | A |  | 1 | 1 |  | 1540 | 1561 | 5700 |  |  | 5700 | 56.14 | 12 | 101532 | 1621 |  | Y | 44 | 36 |  |  | A58026 |  |  |  |  | 정용태 | 3 |  |  | Y |  |  |  | 99.1 | 12-10 | 0 | 288.45 | A |  | 1621 | 3 | 0.18 | 1577 | 1.22 | 66 | 32 | 259 | 4:19 | 16 | 21 | 104 | 0 |  | 0 |  |  | N2 | 2020-04-09 11:54 | 2020-04-09 12:19 | 25 | 2020-04-09 11:51 | 27 | [14 empty] | 0 | 271.77 | [23 empty] | 0 | 0.2 | A | [9 empty] | 1079 | 485 | 0 | 31 | 0 | 0 | 0 | 301 | 0 | 544 | 196 | 0 | 0 | 4
2020-04-09 | C55342 | 3 | 중탄소 | AE15B38M | 연주종료 | Al 탈산 | T | 15 | 59 | 47050 | 116.17 | A | A | A |  | 1 |  | 1 | 1535 | 1568 | 7300 |  |  | 7300 | 76.12 | 35 | 95900 | 1650 |  | Y | 60 | 51 |  |  | C55339 | 05 |  |  |  | 도주용 | 2 |  |  | Y |  | Y | 4 | 98.1 | 11-10 | 231.41 | 0 | A |  | 1641 | 2 | 0.47 | 1571 | 1.49 | 74 | 28 | 328 | 5:28 | 20 | 20 | 0 | 0 |  | 0 | 10 |  | AR | 2020-04-09 12:35 |  | 25 | 2020-04-09 12:25 | 35 |  |  |  |  | Y | [5 empty] | N |  |  | 5 | 13.36 | 0 | [23 empty] | 0 | 0 | A | [9 empty] | 208 | 0 | 53 | 0 | 0 | 0 | 0 | 605 | 0 | 302 | 0 | 0 | 0 | 23 |  |  | 5 | 0.1395
2020-04-09 | B57918 | 2 | 저탄소 | SCM420HT | TUNDISH교체 | Al 탈산 | B | 11 | 50 | 49450 | 98.35 | A | A |  | A | 1 |  | 1 | 1555 | 1577 | 8800 |  |  | 8800 | 90.8 | 13 | 96915 | 1675 |  | Y | 49 | 46 |  |  | B57915 | 05 |  |  |  | 임현진 | 2 | [6 empty] | 106.15 | 12-10 | 0 | 231.18 | A |  | 1670 | 1 | 0.17 | 1592 | 1.68 | 82 | 40 | 391 | 6:31 | 18 | 21 | 0 | 0 |  | 0 | 0 |  | N2 | 2020-04-09 12:40 | 2020-04-09 13:00 | 20 | 2020-04-09 12:31 | 29 |  |  |  |  | N | 호이스트 고장 | [7 empty] | 4.5 | 0 | 35.81 | [19 empty] | 1.98 |  |  |  | 0.19 | 0.19 | A | [9 empty] | 1107 | 372 | 141 | 0 | 0 | 315 | 0 | 547 | 0 | 206 | 0 | 0 | 0 | 16 |  |  | 8 |  | 1
2020-04-09 | A58030 | 1 | 저탄소 | SCR420HON2 |  | Al 탈산 | B | 22 | 38 | 50500 | 77.67 | A | A | A |  | 1 | 1 |  | 1540 | 1592 | 5300 |  |  | 5300 | 62.64 | 10 | 84610 | 1612 |  | Y | 41 | 36 | [15 empty] | 104 | 13-1 | 0 | 320.57 | A |  | 1612 | 3 | 0.18 | 1583 | 0.83 | 72 | 35 | 270 | 4:30 | 16 | 21 | 105 | 0 |  | 0 |  |  | N2 | 2020-04-09 12:57 | 2020-04-09 13:19 | 22 | 2020-04-09 12:55 | 24 | [14 empty] | 0 | 265.37 | [23 empty] | 0 | 0.14 | A | [9 empty] | 1404 | 244 | 0 | 9 | 0 | 0 | 0 | 298 | 0 | 300 | 0 | 0 | 0 | 7
2020-04-09 | B57919 | 2 | 저탄소 | SCM420HT |  | Al 탈산 | B | 6 | 27 | 51050 | 106.02 | A | A |  | A | 1 |  | 1 | 1555 | 1585 | 7200 |  |  | 7200 | 82.15 | 13 | 87648 | 1664 |  | Y | 55 | 37 |  |  | B57916 | 05 |  |  |  | 임현진 | 2 | [6 empty] | 101.95 | 13-1 | 0 | 278.07 | A |  | 1639 | 1 | 0.14 | 1578 | 1.39 | 68 | 28 | 394 | 6:34 | 18 | 19 | 0 | 0 |  | 0 | 0 |  | N2 | 2020-04-09 13:50 | 2020-04-09 14:07 | 18 | 2020-04-09 13:40 | 27 |  |  |  |  | N | 호이스트 고장 | [7 empty] | 5 | 0 | 22.35 | [23 empty] | 0.12 | 0.12 | A | [9 empty] | 911 | 392 | 64 | 0 | 0 | 245 | 0 | 1301 | 0 | 211 | 100 | 0 | 0 | 14 |  |  | 5
2020-04-09 | C55343 | 3 | 중탄소 | AE15B38M | TUNDISH교체전 | Al 탈산 | T | 36 | 48 | 51300 | 110.02 | A | A | A |  | 1 |  | 1 | 1535 | 1546 | 7300 |  |  | 7300 | 88.81 | 30 | 82200 | 1631 |  | Y | 51 | 44 |  |  | C55340 | 05 |  |  |  | 정종훈 | 2 |  |  | Y |  | Y |  | 97.6 | 12-2 | 371.74 | 0 | A |  | 1634 | 2 | 0.47 | 1570 | 1.33 | 73 | 35 | 349 | 5:49 | 20 | 20 | 0 | 0 |  | 0 | 12 |  | AR | 2020-04-09 13:58 |  | 20 | 2020-04-09 13:46 | 32 |  |  |  |  | Y | [5 empty] | N |  |  |  | 8.01 | 0 | [23 empty] | 0 | 0 | A | [9 empty] | 105 | 0 | 147 | 0 | 0 | 0 | 0 | 696 | 0 | 300 | 0 | 0 | 0 | 37 |  |  | 5 | 0.262
2020-04-09 | A58031 | 1 | 저탄소 | SCR420HON2 |  | Al 탈산 | B | 38 | 24 | 53300 | 76.87 | A | A | A |  | 1 | 1 |  | 1540 | 1550 | 6400 |  |  | 6400 | 63.03 | 12 | 101532 | 1609 |  | Y | 42 | 36 |  |  | A58028 |  |  |  |  | 정용태 | 2 |  | Y |  |  |  |  | 107.65 | 13-8 | 0 | 344.35 | A |  | 1609 | 3 | 0.19 | 1582 | 0.82 | 71 | 35 | 253 | 4:13 | 16 | 20 | 106 | 0 |  | 0 |  |  | N2 | 2020-04-09 13:56 | 2020-04-09 14:18 | 23 | 2020-04-09 13:54 | 25 |  |  |  |  | Y |  |  |  | Y | [5 empty] | 0 | 221.32 | [23 empty] | 0 | 64.11 | A | [9 empty] | 661 | 754 | 0 | 37 | 0 | 0 | 0 | 344 | 0 | 545 | 98 | 0 | 0 | 9 |  |  | 5
2020-04-09 | C55344 | 3 | 저탄소 | SCM420HT |  | Al 탈산 | B | 37 | 32 | 52050 | 113.92 | A | C |  | C | 1 |  | 2 | 1550 | 1561 | 8500 |  |  | 8500 | 89.8 | 13 | 94660 | 1646 |  | Y | 56 | 48 |  |  | C55341 | 05 |  |  |  | 도주용 | 2 |  | Y |  |  | Y | 4 | 103.75 | 13-2 | 2.55 | 239.82 | A |  | 1582 | 1 | 1000 | 1578 | 0 | 68 | 31 |  | : | 18 | 18 | 0 | 0 |  | 0 | 0 |  | N2 | 2020-04-09 15:16 | 2020-04-09 15:23 | 7 | 2020-04-09 15:03 | 20 |  |  |  |  | Y | [9 empty] | 2.18 | 1.15 | [23 empty] | 0.02 | 0.02 | A | [9 empty] | 1261 | 737 | 6 | 0 | 0 | 0 | 0 | 1102 | 0 | 299 | 0 | 0 | 0 | 19
2020-04-09 | A58032 | 1 | 저탄소 | SCR420HON2 |  | Al 탈산 | B | 5 | 48 | 48400 | 74.82 | A | C | C |  | 1 | 1 |  | 1540 | 1561 | 6000 |  |  | 6000 | 59.09 | 12 | 101532 | 1621 | 363 | Y | 42 | 35 | [15 empty] | 103.55 | 12-8 | 0 | 295.79 | A |  | 1621 | 3 | 0.18 | 1579 | 1.35 | 68 | 29 | 250 | 4:10 | 16 | 22 | 107 | 0 |  | 0 |  |  | N2 | 2020-04-09 14:54 | 2020-04-09 15:32 | 38 | 2020-04-09 14:52 | 40 |  |  |  |  | Y |  |  |  | Y | [5 empty] | 0 | 220.93 | [23 empty] | 0 | 32.82 | A | [9 empty] | 942 | 627 | 0 | 37 | 0 | 0 | 0 | 551 | 0 | 522 | 0 | 0 | 0 | 12
2020-04-09 | C55345 | 3 | 저탄소 | SCM420HT |  | Al 탈산 | B | 30 | 25 | 52150 | 96.27 | C | C | C |  | 1 |  | 1 | 1550 | 1570 | 7400 |  |  | 7400 | 60.78 | 15 | 121744 | 1644 |  | Y | 58 | 43 |  |  |  | 05 |  |  |  |  | 2 |  |  | Y |  | Y |  | 104.25 | 13-4 | 0 | 306.13 | A |  | 1628 | 2 | 0.47 | 1584 | 1.29 | 74 | 33 | 336 | 5:36 | 18 | 18 | 0 | 0 |  | 0 |  |  | N2 | 2020-04-09 16:15 | 2020-04-09 16:32 | 17 | 2020-04-09 16:11 | 22 |  |  |  |  | Y | [5 empty] | N |  |  |  | 3.53 | 2.63 | [23 empty] | 0 | 0.01 | A | [9 empty] | 707 | 874 | 23 | 350 | 0 | 0 | 0 | 515 | 0 | 201 | 0 | 0 | 0 | 0
2020-04-09 | A58033 | 1 | 저탄소 | SCR420HON2 | TUNDISH교체전 | Al 탈산 | B | 18 | 18 | 52200 | 83.93 | C | C | C |  | 1 | 1 |  | 1540 | 1539 | 7600 |  |  | 7600 | 66.14 | 14 | 114910 | 1613 |  | Y | 47 | 42 | [7 empty] | 박안희 | 2 |  | Y |  |  |  |  | 113.85 | 14-6 | 0 | 298.31 | A |  | 1613 | 3 | 0.2 | 1589 | 0.73 | 78 | 29 | 251 | 4:11 | 16 | 21 | 108 | 0 |  | 0 |  |  | N2 | 2020-04-09 16:13 | 2020-04-09 16:46 | 33 | 2020-04-09 16:09 | 37 |  |  |  |  | Y |  |  |  | Y | [5 empty] | 0 | 240.5 | [23 empty] | 0 | 48.07 | A | [9 empty] | 1011 | 701 | 0 | 30 | 0 | 0 | 0 | 297 | 0 | 298 | 0 | 0 | 0 | 15
2020-04-09 | B57920 | 2 | 저탄소 | SCM420HT |  | Al 탈산 | B | 31 | 5 | 54700 | 110.95 | C | C |  | C | 1 |  | 1 | 1555 | 1554 | 7300 |  |  | 7300 | 51.39 | 20 | 142057 | 1657 |  | Y | 46 | 36 | [7 empty] | 고승만 | 3 |  |  |  |  | Y |  | 104 | 13-9 | 0 | 253.17 | A |  | 1639 | 1 | 0.13 | 1562 | 1.37 | 52 | 20 | 423 | 7:03 | 18 | 19 | 0 | 0 | 30 | 0 | 0 |  | N2 | 2020-04-09 17:22 | 2020-04-09 17:42 | 20 | 2020-04-09 17:02 | 40 |  |  |  |  | N | 호이스트고장 | [8 empty] | 0 | 11.52 | [23 empty] | 0.59 | 0.59 | A | [9 empty] | 638 | 600 | 70 | 0 | 0 | 288 | 0 | 1396 | 0 | 416 | 0 | 0 | 0 | 8
2020-04-09 | C55346 | 3 | 중탄소 | AE10B30 | 연주시작 | Al 탈산 | T | 15 | 60 | 47100 | 103.75 | C | C | C |  | 1 |  | 1 | 1535 | 1536 | 8100 |  |  | 8100 | 80.9 | 48 | 100128 | 1654 | 358 | Y | 52 | 45 |  |  |  | 05 |  |  |  |  | 2 |  |  |  |  | Y |  | 103.2 | 12-5 | 391.25 | 0 | A |  | 1658 | 2 | 0.48 | 1594 | 1.78 | 91 | 42 | 281 | 4:41 | 13 | 13 | 0 | 0 |  | 0 | 15 |  | AR | 2020-04-09 17:31 |  | 27 | 2020-04-09 17:16 | 42 |  |  |  |  | Y | [5 empty] | N |  |  |  | 6.49 | 0 | [23 empty] | 0 | 0 | A | [9 empty] | 0 | 0 | 871 | 0 | 0 | 0 | 0 | 509 | 0 | 200 | 0 | 0 | 0 | 54 |  |  | 9 |  | 1
2020-04-09 | A58034 | 1 | 고탄소 | AE1055LS | TUNDISH교체 | Al 탈산 | B | 22 | 39 | 50400 | 86.62 | C | C | C |  | 1 | 1 |  | 1520 | 1540 | 7000 |  |  | 7000 | 82.73 | 10 | 84610 | 1620 |  | Y | 44 | 39 | [7 empty] | 박안희 | 2 |  |  |  |  | Y |  | 106.6 | 13-3 | 0 | 180.97 | A |  | 1620 | 3 | 0.18 | 1575 | 1.07 | 91 | 32 | 311 | 5:11 | 25 | 25 | 109 | 0 |  | 0 |  |  | N2 | 2020-04-09 17:41 | 2020-04-09 18:27 | 46 | 2020-04-09 17:40 | 47 |  |  |  |  | Y |  |  |  | Y | [5 empty] | 0 | 215.99 | [19 empty] | 2.16 |  |  |  | 2.54 | 65.93 | B | [9 empty] | 49 | 0 | 906 | 0 | 0 | 0 | 0 | 519 | 0 | 452 | 0 | 0 | 0 | 79 |  |  |  |  | 1
2020-04-09 | B57921 | 2 | 저탄소 | SCM420HON |  | Al 탈산 | B | 6 | 28 | 51350 | 105.52 | C | C |  | C | 1 |  | 1 | 1555 | 1557 | 7100 |  |  | 7100 | 167.83 | 5 | 42305 | 1647 |  | Y | 42 | 35 | [7 empty] | 고승만 | 3 |  |  |  |  | Y |  | 102.85 | 13-2 | 0 | 222.08 | A |  | 1634 | 1 | 0.16 | 1568 | 1.27 | 58 | 23 | 274 | 4:34 | 16 | 18 | 0 | 0 | 55 | 0 | 0 |  | N2 | 2020-04-09 18:18 | 2020-04-09 18:48 | 31 | 2020-04-09 17:55 | 54 |  |  |  |  | N | 호이스트고장 | [7 empty] | 4 | 0 | 12.26 | [23 empty] | 0.5 | 0.5 | A | [9 empty] | 702 | 599 | 51 | 0 | 0 | 211 | 0 | 957 | 0 | 416 | 99 | 0 | 0 | 16 |  |  | 5
2020-04-09 | C55347 | 3 | 중탄소 | AE10B30 | 연주종료 | Al 탈산 | T | 36 | 49 | 51300 | 109.4 | C | C | C |  | 1 |  | 1 | 1535 | 1521 | 7800 |  |  | 7800 | 77.9 | 48 | 100128 | 1632 |  | Y | 50 | 47 |  |  |  | 05 |  |  |  |  | 2 |  |  |  |  | Y |  | 100.85 | 12-5 | 203.49 | 0 | A |  | 1628 | 2 | 0.48 | 1582 | 1.24 | 79 | 38 | 316 | 5:16 | 13 | 13 | 0 | 0 |  | 0 | 23 |  | AR | 2020-04-09 18:55 |  | 24 | 2020-04-09 18:32 | 46 |  |  |  |  | Y | [5 empty] | N |  |  |  | 6.78 | 0 | [23 empty] | 0.01 | 0 | B | [9 empty] | 0 | 0 | 533 | 0 | 0 | 0 | 0 | 854 | 0 | 200 | 101 | 0 | 0 | 8 |  |  | 7
2020-04-09 | A58035 | 1 | 고탄소 | AE1055LS |  | Al 탈산 | B | 38 | 25 | 53200 | 83.08 | C | C | C |  | 1 | 1 |  | 1520 | 1566 | 5100 |  |  | 5100 | 50.23 | 12 | 101532 | 1600 |  | Y | 42 | 33 | [7 empty] | 박안희 | 2 |  |  |  |  | Y |  | 103.05 | 13-3 | 0 | 200.48 | A |  | 1600 | 3 | 0.17 | 1557 | 1.05 | 73 | 35 | 333 | 5:33 | 25 | 25 | 110 | 0 |  | 0 |  |  | N2 | 2020-04-09 18:42 | 2020-04-09 19:27 | 45 | 2020-04-09 18:41 | 46 |  |  |  |  | Y |  |  |  | Y | [5 empty] | 0 | 235.22 | [23 empty] | 17.09 | 65.93 | A | [9 empty] | 60 | 0 | 904 | 0 | 0 | 0 | 0 | 706 | 0 | 639 | 0 | 0 | 0 | 40
2020-04-09 | B57922 | 2 | 저탄소 | SCM420HON |  | Al 탈산 | B | 11 | 51 | 49500 | 108.65 | C | C |  | C | 1 |  | 1 | 1555 | 1545 | 8600 |  |  | 8600 | 92.4 | 11 | 93071 | 1654 |  | Y | 51 | 41 | [7 empty] | 고승만 | 2 |  |  |  |  | Y |  | 104.5 | 12-8 | 0 | 251.53 | A |  | 1648 | 1 | 0.19 | 1582 | 1.49 | 72 | 30 | 315 | 5:15 | 16 | 17 | 0 | 0 |  | 0 | 0 |  | N2 | 2020-04-09 19:20 | 2020-04-09 19:45 | 25 | 2020-04-09 19:00 | 45 |  |  |  |  | N | 호이스트고장 | [7 empty] | 4.3 | 0 | 17.91 | [23 empty] | 0.79 | 0.79 | A | [9 empty] | 1071 | 395 | 50 | 0 | 0 | 267 | 0 | 751 | 0 | 414 | 0 | 0 | 0 | 10 |  |  | 5
2020-04-09 | A58036 | 1 | 고탄소 | AE1055LS |  | Al 탈산 | B | 5 | 49 | 48400 | 78.67 | C | C | C |  | 1 | 1 |  | 1520 | 1541 | 5600 |  |  | 5600 | 55.16 | 12 | 101532 | 1601 |  | Y | 43 | 35 | [7 empty] | 박안희 | 2 |  |  |  |  | Y |  | 107.35 | 13-2 | 0 | 132.78 | A |  | 1601 | 3 | 0.16 | 1561 | 1.14 | 77 | 34 | 262 | 4:22 | 25 | 25 | 111 | 0 |  | 0 |  |  | N2 | 2020-04-09 19:35 | 2020-04-09 20:29 | 54 | 2020-04-09 19:34 | 55 |  |  |  |  | Y |  |  |  | Y | [5 empty] | 0 | 146.58 | [23 empty] | 19.21 | 65.93 | A | [9 empty] | 0 | 0 | 882 | 33 | 0 | 0 | 0 | 597 | 0 | 519 | 0 | 0 | 0 | 44
2020-04-09 | C55348 | 3 | 중탄소 | AE10B30 | 연주종료 | Al 탈산 | T | 37 | 33 | 51850 | 88.08 | C | C | C |  | 1 |  | 1 | 1535 | 1589 | 6200 |  |  | 6200 | 61.92 | 48 | 100128 | 1640 |  | Y | 42 | 39 | [8 empty] | 2 |  |  |  |  | Y |  | 98.15 | 12-6 | 105.22 | 0 | A |  | 1616 | 2 | 0.48 | 1570 | 1.24 | 67 | 25 | 322 | 5:22 | 13 | 13 | 0 | 0 |  | 0 | 8 |  | AR | 2020-04-09 19:47 |  | 44 | 2020-04-09 19:39 | 52 |  |  |  |  | Y | [5 empty] | N |  |  |  | 6.41 | 0 | [23 empty] | 0 | 0 | A | [9 empty] | 0 | 0 | 772 | 0 | 0 | 0 | 0 | 796 | 0 | 199 | 0 | 0 | 0 | 32
2020-04-09 | B57923 | 2 | 저탄소 | SCM420HON | TUNDISH교체전 | Al 탈산 | B | 21 | 44 | 50500 | 107.48 | C | C |  | C | 1 |  | 1 | 1555 | 1557 | 8800 |  |  | 8800 | 86.67 | 12 | 101532 | 1646 | 729 | Y | 57 | 42 | 410 분 대기래들 | [6 empty] | 고승만 | 2 |  |  |  |  | Y |  | 105.3 | 13-1 | 0 | 274.58 | A |  | 1645 | 1 | 0.17 | 1580 | 0 | 70 | 34 | 283 | 4:43 | 16 | 17 | 0 | 0 |  | 0 | 0 |  | N2 | 2020-04-09 20:23 | 2020-04-09 20:40 | 17 | 2020-04-09 20:08 | 32 |  |  |  |  | N | 호이스트고장 | [7 empty] | 4 | 0 | 17.64 | [23 empty] | 0.45 | 0.45 | A | [9 empty] | 1152 | 444 | 42 | 0 | 0 | 264 | 0 | 901 | 0 | 401 | 0 | 0 | 0 | 0 |  |  | 5
2020-04-09 | A58037 | 1 | 고탄소 | AE1055LS |  | Al 탈산 | B | 18 | 19 | 51500 | 84.22 | C | C | C |  | 1 | 1 |  | 1520 | 1578 | 5000 |  |  | 5000 | 49.25 | 12 | 101532 | 1594 |  | Y | 43 | 32 | [7 empty] | 박안희 | 2 |  |  | Y |  |  |  | 103.25 | 13-4 | 0 | 190.82 | A |  | 1594 | 3 | 0.17 | 1559 | 0.88 | 75 | 31 | 295 | 4:55 | 25 | 25 | 112 | 0 |  | 0 |  |  | N2 | 2020-04-09 20:43 | 2020-04-09 21:28 | 45 | 2020-04-09 20:41 | 47 |  |  |  |  | Y |  |  |  | Y | [5 empty] | 0 | 174.68 | [23 empty] | 0.04 | 0 | A | [9 empty] | 0 | 0 | 776 | 24 | 0 | 0 | 0 | 814 | 0 | 703 | 0 | 0 | 0 | 29
2020-04-09 | C55349 | 3 | 중탄소 | AE10B30 | TUNDISH교체전 | Al 탈산 | T | 30 | 26 | 52350 | 96.35 | C | C | C |  | 1 |  | 1 | 1535 | 1595 | 6200 |  |  | 6200 | 66.05 | 45 | 93870 | 1644 |  | Y | 43 | 37 | [8 empty] | 2 |  |  |  |  | Y |  | 98.95 | 12-8 | 276.5 | 0 | A |  | 1630 | 2 | 0.49 | 1575 | 1.28 | 72 | 46 | 283 | 4:43 | 13 | 13 | 0 | 0 |  | 0 | 11 |  | AR | 2020-04-09 21:00 |  | 38 | 2020-04-09 20:49 | 49 |  |  |  |  | Y | [5 empty] | N |  |  |  | 12.75 | 0 | [23 empty] | 0 | 0 | A | [9 empty] | 0 | 0 | 858 | 0 | 0 | 0 | 0 | 545 | 0 | 201 | 0 | 0 | 0 | 48 |  |  | 7
2020-04-09 | B57924 | 2 | 고탄소 | AE4150HF | TUNDISH교체 | Al 탈산 | B | 31 | 6 | 55400 | 112.62 | C | C |  | C | 1 |  | 1 | 1530 | 1544 | 8800 |  |  | 8800 | 94.73 | 12 | 92896 | 1645 |  | Y | 57 | 41 |  |  | B57921 | 05 |  |  |  | 고승만 | 3 |  |  | Y |  | Y |  | 104.7 | 13-9 | 339.03 | 0 | A |  | 1640 | 1 | 0.13 | 1571 | 1.4 | 85 | 35 | 246 | 4:06 | 13 | 21 | 0 | 0 |  | 0 | 0 |  | AR | 2020-04-09 21:38 | 2020-04-09 22:00 | 22 | 2020-04-09 21:22 | 38 |  |  |  |  | N | 호이스트고장 | [8 empty] | 8.97 | 0 | [19 empty] | 2.79 | 2.21 |  |  | 0.32 | 0.32 | A | [9 empty] | 1318 | 0 | 219 | 0 | 0 | 267 | 0 | 697 | 0 | 200 | 0 | 0 | 0 | 100 |  |  | 7 |  | 1
2020-04-09 | A58038 | 1 | 고탄소 | AE1055LS |  | Al 탈산 | B | 22 | 40 | 49800 | 87.95 | C | C | C |  | 1 | 1 |  | 1520 | 1549 | 6100 |  |  | 6100 | 60.08 | 12 | 101532 | 1594 |  | Y | 50 | 38 | [7 empty] | 박안희 | 2 |  |  | Y |  |  |  | 102.75 | 12-9 | 0 | 154.12 | A |  | 1594 | 3 | 0.18 | 1556 | 1 | 72 | 33 | 259 | 4:19 | 25 | 25 | 113 | 0 |  | 0 |  |  | N2 | 2020-04-09 21:45 | 2020-04-09 22:29 | 44 | 2020-04-09 21:45 | 45 |  |  |  |  | Y |  |  |  | Y | [5 empty] | 0 | 211.9 | [23 empty] | 3.43 | 0 | A | [9 empty] | 24 | 0 | 840 | 15 | 0 | 0 | 0 | 846 | 0 | 704 | 0 | 0 | 0 | 30
2020-04-09 | C55350 | 3 | 저탄소 | 18CRNIMO7HI |  | Al 탈산 | I | 15 | 61 | 46700 | 111.77 | C | C | D |  | 1 |  | 1 | 1560 | 1586 | 8100 |  |  | 8100 | 101.25 | 4 | 80000 | 1672 | 355 | INGOT | 50 | 46 | [13 empty] | Y |  | 87.55 | 10-9 | 3.8 | 331.48 | A |  | 1685 | 2 | 0.46 | 1590 | 1.79 | 84 |  | 739 | 12:19 | 25 | 25 | 0 | 0 |  | 0 |  |  | N2 | 2020-04-09 22:22 |  | 34 | 2020-04-09 22:14 | [5 empty] | Y | [5 empty] | N |  |  |  | 1.17 | 13.56 | [18 empty] | 1.1 |  |  |  |  | 0.03 | 0.21 | A | [9 empty] | 715 | 1465 | 22 | 0 | 0 | 0 | 0 | 855 | 0 | 199 | 0 | 0 | 0 | 0
2020-04-09 | B57925 | 2 | 고탄소 | AE4150HF |  | Al 탈산 | B | 6 | 29 | 51400 | 97.02 | C | C |  | D | 1 |  | 1 | 1530 | 1514 | 7600 |  |  | 7600 | 70.89 | 14 | 107212 | 1625 |  | Y | 48 | 38 |  |  | B57922 | 05 |  |  |  | 고승만 | 2 |  |  | Y |  | Y |  | 101.9 | 13-1 | 204.04 | 0 | A |  | 1604 | 1 | 0.14 | 1548 | 0 | 62 | 31 | 225 | 3:45 | 13 | 17 | 0 | 0 |  | 0 | 0 |  | AR | 2020-04-09 22:32 | 2020-04-09 23:06 | 35 | 2020-04-09 22:19 | 47 |  |  |  |  | N | [8 empty] | 4 | 9.56 | 0 | [20 empty] | 1.29 |  |  | 0.17 | 0.17 | A | [9 empty] | 1406 | 0 | 249 | 0 | 0 | 150 | 0 | 600 | 0 | 414 | 0 | 0 | 0 | 36 |  |  | 5
2020-04-09 | A58039 | 1 | 고탄소 | AE1055LS |  | Al 탈산 | B | 38 | 26 | 54100 | 92.68 | C | D | D |  | 1 | 1 |  | 1520 | 1541 | 5900 |  |  | 5900 | 69.73 | 10 | 84610 | 1617 |  | Y | 51 | 39 | [7 empty] | 박안희 | 2 |  |  | Y |  |  |  | 100.65 | 12-10 | 0.06 | 266.74 | A |  | 1617 | 3 | 0.17 | 1569 | 1.2 | 85 | 44 | 250 | 4:10 | 25 | 25 | 114 | 0 |  | 0 |  |  | N2 | 2020-04-09 22:48 | 2020-04-09 23:28 | 39 | 2020-04-09 22:47 | 41 |  |  |  |  | Y |  |  |  | Y | [5 empty] | 0 | 273.87 | [23 empty] | 4.68 | 0 | A | [9 empty] | 41 | 0 | 816 | 15 | 0 | 0 | 0 | 595 | 0 | 552 | 0 | 0 | 0 | 38
2020-04-09 | C55351 | 3 | 고탄소 | SM53CCF | 연주시작 | Al 탈산 | T | 36 | 50 | 51200 | 93.5 | C | D | D |  | 1 |  | 1 | 1530 | 1564 | 6500 |  |  | 6500 | 71.7 | 33 | 90651 | 1638 |  | Y | 46 | 37 | [15 empty] | 99.45 | 12-4 | 137.58 | 0 | A |  | 1636 | 2 | 0.47 | 1575 | 1.91 | 90 | 77 | 345 | 5:45 | 13 | 13 | 0 | 0 |  | 0 | 10 |  | AR | 2020-04-09 23:20 |  | 20 | 2020-04-09 23:04 | 36 |  |  |  |  | Y | [5 empty] | Y |  |  |  | 6.72 | 0 | [23 empty] | 0.47 | 0 | A | [9 empty] | 30 | 0 | 273 | 0 | 0 | 0 | 0 | 556 | 0 | 200 | 0 | 0 | 0 | 26 |  |  | 9 |  | 1
2020-04-09 | B57926 | 2 | 고탄소 | AE4150HF |  | Al 탈산 | B | 11 | 52 | 19500 | 86.62 | D | D |  | D | 1 |  | 1 | 1530 | 1535 | 7100 |  |  | 7100 | 46.36 | 20 | 153160 | 1596 |  | Y | 43 | 37 |  |  | B57923 | 05 |  |  |  | 고승만 | 2 |  |  | Y |  | Y |  | 130 | 15-4 | 231.11 | 0 | A |  | 1608 | 1 | 0.16 | 1558 | 0 | 72 | 28 | 331 | 5:31 | 13 | 14 | 0 | 0 | 40 | 0 | 0 |  | AR | 2020-04-09 23:28 | 2020-04-10 00:17 | 48 | 2020-04-09 23:18 | 59 |  |  |  |  | N | [8 empty] | 4 | 12.76 | 0 | [20 empty] | 1.02 |  |  | 0.1 | 0.1 | A | [9 empty] | 1328 | 0 | 42 | 0 | 0 | 177 | 0 | 769 | 0 | 205 | 0 | 0 | 0 | 13
2020-04-09 | A58040 | 1 | 고탄소 | AE1055LS |  | Al 탈산 | B | 5 | 50 | 48900 | 95.37 | D | D | D |  | 1 | 1 |  | 1520 | 1535 | 5100 |  |  | 5100 | 50.23 | 12 | 101532 | 1602 |  | Y | 50 | 27 | [7 empty] | 김덕진 | 2 |  |  | Y |  |  |  | 117.1 | 14-1 | 170.03 | 124.64 | A |  | 1602 | 3 | 0.17 | 1558 | 0.98 | 74 | 44 | 219 | 3:39 | 25 | 25 | 115 | 0 |  | 0 |  |  | N2 | 2020-04-09 23:57 | 2020-04-10 00:23 | 26 | 2020-04-09 23:57 | 26 |  |  |  |  | Y |  |  |  | Y | [5 empty] | 0 | 306.38 | [23 empty] | 6.07 | 0 | A | [9 empty] | 25 | 0 | 962 | 18 | 0 | 0 | 0 | 297 | 0 | 298 | 52 | 0 | 0 | 57
2020-04-09 | C55352 | 3 | 고탄소 | SM53CCF | 연주종료 | Al 탈산 | T | 37 | 34 | 51800 | 90.33 | D | D | D |  | 1 |  | 1 | 1530 | 1535 | 5400 |  |  | 5400 | 54.61 | 36 | 98892 | 1612 |  | Y | 43 | 33 | [15 empty] | 97.7 | 12-5 | 143.72 | 0 | A |  | 1599 | 2 | 0.48 | 1554 | 1.61 | 69 | 32 | 320 | 5:20 | 13 | 14 | 0 | 0 |  | 0 | 10 |  | AR | 2020-04-10 00:20 |  | 26 | 2020-04-10 00:01 | 45 |  |  |  |  | Y | [5 empty] | Y |  |  |  | 7.21 | 0 | [23 empty] | 1.29 | 0 | A | [9 empty] | 77 | 0 | 936 | 0 | 0 | 0 | 0 | 546 | 0 | 301 | 0 | 0 | 0 | 10 |  |  | 5
2020-04-09 | B57927 | 2 | 고탄소 | AE4150HF2 |  | Al 탈산 | B | 21 | 45 | 50500 | 98.9 | D | D |  | D | 1 |  | 1 | 1530 | 1524 | 8300 |  |  | 8300 | 185.8 | 6 | 44672 | 1634 |  | Y | 46 | 43 | [7 empty] | 김익규 | 3 |  |  |  |  | Y |  | 99 | 12-4 | 249.93 | 0 | A |  | 1618 | 1 | 0.16 | 1563 | 1.49 | 78 | 29 | 264 | 4:24 | 18 | 20 | 0 | 0 | 45 | 0 | 0 |  | AR | 2020-04-10 00:40 | 2020-04-10 01:25 | 44 | 2020-04-10 00:25 | 60 |  |  |  |  | N | [8 empty] | 4.5 | 12.38 | 0 | [20 empty] | 0.75 |  |  | 0 | 0 | A | [9 empty] | 1399 | 0 | 252 | 0 | 0 | 178 | 0 | 849 | 0 | 0 | 0 | 0 | 0 | 14
2020-04-09 | A58041 | 1 | 고탄소 | AE1055LS |  | Al 탈산 | B | 18 | 20 | 51000 | 78 | D | D | D |  | 1 | 1 |  | 1520 | 1524 | 5200 |  |  | 5200 | 51.22 | 12 | 101532 | 1600 |  | Y | 43 | 27 | [7 empty] | 김덕진 | 2 |  |  | Y |  |  |  | 106.5 | 13-8 | 57.79 | 191.1 | A |  | 1600 | 3 | 0.17 | 1561 | 1.08 | 77 | 36 | 232 | 3:52 | 25 | 25 | 116 | 0 |  | 0 |  |  | N2 | 2020-04-10 00:47 | 2020-04-10 01:30 | 43 | 2020-04-10 00:47 | 44 |  |  |  |  | Y |  |  |  | Y | [5 empty] | 0 | 238.75 | [23 empty] | 7.07 | 0 | A | [9 empty] | 81 | 0 | 918 | 16 | 0 | 0 | 0 | 352 | 0 | 196 | 0 | 0 | 0 | 30
2020-04-09 | C55353 | 3 | 고탄소 | SM53CCF | 연주종료 | Al 탈산 | T | 30 | 27 | 51400 | 88.48 | D | D | D |  | 1 |  | 1 | 1530 | 1549 | 5500 |  |  | 5500 | 60.67 | 33 | 90651 | 1616 |  | Y | 43 | 32 | [15 empty] | 97.05 | 12-6 | 76.92 | 0 | A |  | 1609 | 2 | 0.49 | 1557 | 1.58 | 72 | 33 | 314 | 5:14 | 13 | 18 | 0 | 0 |  | 0 | 10 |  | AR | 2020-04-10 01:27 |  | 23 | 2020-04-10 01:14 | 36 |  |  |  |  | Y | [5 empty] | Y |  |  |  | 9.24 | 0 | [23 empty] | 1.08 | 0 | A | [9 empty] | 58 | 0 | 917 | 0 | 0 | 0 | 0 | 595 | 0 | 300 | 0 | 0 | 0 | 21 |  |  | 5
2020-04-09 | B57928 | 2 | 고탄소 | AE4150HF2 | 잔강최소화전 | Al 탈산 | B | 31 | 7 | 54350 | 96.75 | D | D |  | D | 1 |  | 1 | 1530 | 1556 | 6600 |  |  | 6600 | 71.83 | 12 | 91890 | 1634 |  | Y | 50 | 32 | [7 empty] | 김익규 | 2 |  |  |  |  | Y |  | 101.55 | 13-5 | 164.93 | 0 | A |  | 1623 | 1 | 0.12 | 1623 | 0 | 138 | 34 | 259 | 4:19 | 18 | 21 | 0 | 0 |  | 0 | 0 |  | AR | 2020-04-10 01:38 | 2020-04-10 02:33 | 54 | 2020-04-10 01:31 | 62 |  |  |  |  | N | [8 empty] | 4.5 | 13.02 | 0 | [20 empty] | 0.65 |  |  | 0 | 0 | A | [9 empty] | 1125 | 0 | 254 | 0 | 0 | 204 | 0 | 694 | 0 | 0 | 0 | 0 | 0 | 49
2020-04-09 | A58042 | 1 | 고탄소 | AE1055LS |  | Al 탈산 | B | 22 | 41 | 50000 | 84.27 | D | D | D |  | 1 | 1 |  | 1520 | 1542 | 5200 |  |  | 5200 | 51.22 | 12 | 101532 | 1599 |  | Y | 44 | 28 | [7 empty] | 김덕진 | 2 |  |  | Y |  |  |  | 110.75 | 13-7 | 2.27 | 244.7 | A |  | 1599 | 3 | 0.17 | 1550 | 1.23 | 66 | 33 | 250 | 4:10 | 25 | 25 | 117 | 0 |  | 0 |  |  | N2 | 2020-04-10 02:00 | 2020-04-10 02:32 | 32 | 2020-04-10 02:00 | 32 |  |  |  |  | Y |  |  |  | Y | [5 empty] | 0 | 268.21 | [23 empty] | 10.15 | 0.59 | A | [9 empty] | 38 | 0 | 870 | 13 | 0 | 0 | 0 | 393 | 0 | 292 | 0 | 0 | 0 | 69
2020-04-09 | C55354 | 3 | 고탄소 | SM53CCF | 연주종료 | Al 탈산 | T | 15 | 62 | 47500 | 85.07 | D | D | D |  | 1 |  | 1 | 1530 | 1547 | 5400 |  |  | 5400 | 54.61 | 36 | 98892 | 1608 |  | Y | 43 | 33 | [15 empty] | 100.95 | 12-3 | 94.74 | 0 | A |  | 1603 | 2 | 0.49 | 1551 | 1.73 | 66 | 30 | 387 | 6:27 | 13 | 14 | 0 | 0 |  | 0 | 10 |  | AR | 2020-04-10 02:30 |  | 22 | 2020-04-10 02:17 | 35 |  |  |  |  | Y | [5 empty] | Y |  |  |  | 7.8 | 0 | [23 empty] | 0.54 | 0 | A |  |  | 11.012 | 28.423 | 47.812 | 0.299 | 4.341 | 1.682 | 1519.26 | 63 | 0 | 1072 | 0 | 0 | 0 | 0 | 399 | 0 | 300 | 0 | 0 | 0 | 29 |  |  | 5
2020-04-09 | B57929 | 2 | 중탄소 | SCM430M | 잔강최소화 | Al 탈산 | B | 6 | 30 | 50900 | 89.83 | D | D |  | D | 1 |  | 1 | 1540 | 1546 | 7700 |  |  | 7700 | 82.73 | 11 | 93071 | 1644 |  | Y | 43 | 38 | [7 empty] | 김익규 | 3 |  |  |  |  | Y |  | 97.8 | 12-6 | 176.71 | 0 | A |  | 1634 | 1 | 0.14 | 1578 | 0 | 76 | 22 | 274 | 4:34 | 15 | 16 | 0 | 0 |  | 0 | 0 |  | N2 | 2020-04-10 02:59 | 2020-04-10 03:53 | 54 | 2020-04-10 02:45 | 68 |  |  |  |  | N | [8 empty] | 4 | 11.34 | 0 | [23 empty] | 0.16 | 0.16 | A | [9 empty] | 1264 | 0 | 281 | 0 | 0 | 183 | 0 | 745 | 0 | 0 | 0 | 0 | 0 | 20 |  |  | 5
2020-04-09 | A58043 | 1 | 고탄소 | AE1055LS |  | Al 탈산 | B | 38 | 27 | 53700 | 76.67 | D | D | D |  | 1 | 1 |  | 1520 | 1583 | 3700 |  |  | 3700 | 36.44 | 12 | 101532 | 1596 |  | Y | 41 | 23 | [7 empty] | 김덕진 | 2 |  |  | Y |  |  |  | 103.5 | 13-3 | 133.54 | 57.8 | A |  | 1596 | 3 | 0.16 | 1596 | 0 | 112 | 29 | 218 | 3:38 | 25 | 25 | 118 | 0 |  | 0 |  |  | N2 | 2020-04-10 02:56 | 2020-04-10 03:35 | 39 | 2020-04-10 02:56 | 39 |  |  |  |  | Y |  |  |  | Y | [5 empty] | 0 | 239.51 | [23 empty] | 11.01 | 0.95 | A | [9 empty] | 29 | 0 | 813 | 14 | 0 | 0 | 0 | 743 | 0 | 151 | 0 | 0 | 0 | 35
2020-04-09 | C55355 | 3 | 고탄소 | SM53CCF | 연주종료 | Al 탈산 | T | 36 | 51 | 50600 | 92.42 | D | D | D |  | 1 |  | 1 | 1530 | 1537 | 5300 |  |  | 5300 | 58.47 | 33 | 90651 | 1612 |  | Y | 43 | 23 | [15 empty] | 97 | 12-1 | 63.61 | 0 | A |  | 1595 | 2 | 0.48 | 1551 | 1.07 | 66 | 40 | 352 | 5:52 | 13 | 13 | 0 | 0 |  | 0 | 10 |  | AR | 2020-04-10 03:41 |  | 15 | 2020-04-10 03:33 | 23 |  |  |  |  | Y | [5 empty] | Y |  |  |  | 8.07 | 0 | [23 empty] | 0.33 | 0 | A |  |  | 9.938 | 27.845 | 49.907 | 0.241 | 5.021 | 1.792 | 1482.44 | 90 | 0 | 1092 | 0 | 0 | 0 | 0 | 408 | 0 | 300 | 0 | 0 | 0 | 16 |  |  | 2
2020-04-09 | B57930 | 2 | 중탄소 | SCM430M |  | Al 탈산 | B | 11 | 53 | 49500 | 90.87 | D | D |  | D | 1 |  | 1 | 1540 | 1576 | 6200 |  |  | 6200 | 66.62 | 11 | 93071 | 1646 |  | Y | 45 | 30 | [7 empty] | 김익규 | 2 |  |  |  |  | Y |  | 97 | 11-10 | 220.16 | 0 | A |  | 1621 | 1 | 0.2 | 1573 | 0 | 71 | 27 | 248 | 4:08 | 15 | 16 | 0 | 0 | 50 | 0 | 0 |  | N2 | 2020-04-10 03:58 | 2020-04-10 04:52 | 55 | 2020-04-10 03:45 | 67 |  |  |  |  | N | [8 empty] | 4.5 | 11.97 | 0 | [23 empty] | 0.11 | 0.11 | A | [9 empty] | 923 | 250 | 32 | 0 | 0 | 207 | 0 | 684 | 0 | 0 | 0 | 0 | 0 | 0
2020-04-09 | A58044 | 1 | 고탄소 | AE1055LS |  | Al 탈산 | B | 5 | 51 | 48400 | 80.4 | D | D | D |  | 1 | 1 |  | 1520 | 1529 | 5100 |  |  | 5100 | 50.23 | 12 | 101532 | 1600 |  | Y | 41 | 27 | [7 empty] | 김덕진 | 2 |  |  | Y |  |  |  | 109.65 | 13-4 | 5.96 | 237.34 | A |  | 1600 | 3 | 0.17 | 1560 | 1.03 | 76 | 40 | 265 | 4:25 | 25 | 25 | 119 | 0 |  | 0 |  |  | N2 | 2020-04-10 03:58 | 2020-04-10 04:35 | 37 | 2020-04-10 03:57 | 38 |  |  |  |  | Y |  |  |  | Y | [5 empty] | 0 | 264.15 | [23 empty] | 12.43 | 0.95 | A | [9 empty] | 73 | 0 | 860 | 16 | 0 | 0 | 0 | 391 | 0 | 198 | 75 | 0 | 0 | 69
2020-04-09 | C55356 | 3 | 고탄소 | SM53CCF | 연주종료 | Al 탈산 | T | 37 | 35 | 52200 | 81.43 | D | D | D |  | 1 |  | 1 | 1530 | 1547 | 5100 |  |  | 5100 | 51.57 | 36 | 98892 | 1612 | 368 | Y | 46 | 30 | [15 empty] | 97.65 | 12-5 | 115.69 | 0 | A |  | 1603 | 2 | 0.46 | 1550 | 1.83 | 65 | 38 | 323 | 5:23 | 13 | 18 | 0 | 0 |  | 0 | 10 |  | AR | 2020-04-10 04:42 |  | 16 | 2020-04-10 04:35 | 23 |  |  |  |  | Y | [5 empty] | Y |  |  |  | 19.49 | 0 | [23 empty] | 0.16 | 0 | A | [9 empty] | 58 | 0 | 970 | 0 | 0 | 0 | 0 | 446 | 0 | 301 | 0 | 0 | 0 | 18 |  |  | 2
2020-04-09 | B57931 | 2 | 중탄소 | SCM430M |  | Al 탈산 | B | 21 | 46 | 51800 | 106.02 | D | D |  | D | 1 |  | 1 | 1540 | 1556 | 7600 |  |  | 7600 | 77.11 | 14 | 98560 | 1625 |  | Y | 56 | 38 | [7 empty] | 김익규 | 3 |  |  |  |  | Y |  | 94.3 | 11-9 | 255.74 | 0 | A |  | 1621 | 1 | 0.14 | 1563 | 0 | 61 | 28 | 350 | 5:50 | 15 | 17 | 0 | 0 |  | 0 | 0 |  | N2 | 2020-04-10 05:27 | 2020-04-10 05:54 | 27 | 2020-04-10 05:15 | 39 |  |  |  |  | N | [8 empty] | 5.5 | 15.75 | 0 | [20 empty] | 0.91 |  |  | 0.37 | 0.37 | A | [9 empty] | 1251 | 0 | 224 | 0 | 0 | 202 | 0 | 745 | 0 | 0 | 0 | 0 | 0 | 18 |  |  | 5
2020-04-09 | A58045 | 1 | 고탄소 | AE1055LS |  | Al 탈산 | B | 18 | 21 | 50800 | 84.35 | D | D | D |  | 1 | 1 |  | 1520 | 1562 | 4600 |  |  | 4600 | 54.37 | 10 | 84610 | 1599 |  | Y | 44 | 23 | [7 empty] | 김덕진 | 2 |  |  | Y |  |  |  | 108.6 | 13-10 | 86.44 | 118.1 | A |  | 1599 | 3 | 0.18 | 1551 | 1.17 | 67 | 35 | 239 | 3:59 | 25 | 25 | 120 | 0 |  | 0 |  |  | N2 | 2020-04-10 05:07 | 2020-04-10 05:38 | 32 | 2020-04-10 05:06 | 32 |  |  |  |  | Y |  |  |  | Y | [5 empty] | 0 | 273.41 | [23 empty] | 13.21 | 1.5 | A | [9 empty] | 72 | 0 | 894 | 16 | 0 | 0 | 0 | 391 | 0 | 392 | 74 | 0 | 0 | 63
2020-04-09 | C55357 | 3 | 고탄소 | SM53C | 연주종료 | Al 탈산 | T | 30 | 28 | 51550 | 89.4 | D | D | D |  | 1 |  | 1 | 1530 | 1566 | 5000 |  |  | 5000 | 50.56 | 36 | 98892 | 1602 |  | Y | 43 | 35 | [15 empty] | 102.7 | 13-2 | 77.78 | 0 | A |  | 1592 | 2 | 0.51 | 1546 | 1.31 | 58 | 28 | 400 | 6:40 | 13 | 13 | 0 | 0 |  | 0 |  |  | N2 | 2020-04-10 05:56 |  | 5 | 2020-04-10 05:45 | 17 |  |  |  |  | Y | [5 empty] | Y |  |  | 4 | 9.79 | 0 | [23 empty] | 0 | 0 | A | [9 empty] | 0 | 0 | 777 | 0 | 0 | 0 | 0 | 584 | 0 | 300 | 0 | 0 | 0 | 16
2020-04-09 | A58046 | 1 | 고탄소 | AE1055LS |  | Al 탈산 | B | 22 | 42 | 49900 | 83.67 | D | D | A |  | 1 | 1 |  | 1520 | 1536 | 5400 |  |  | 5400 | 53.19 | 12 | 101532 | 1588 |  | Y | 48 | 29 | [7 empty] | 김덕진 | 3 | [6 empty] | 109.85 | 13-6 | 60.13 | 155.19 | A |  | 1588 | 3 | 0.18 | 1549 | 1.18 | 65 | 30 | 221 | 3:41 | 25 | 25 | 121 | 0 |  | 0 |  |  | N2 | 2020-04-10 06:05 | 2020-04-10 06:42 | 38 | 2020-04-10 06:02 | 40 |  |  |  |  | Y |  |  |  | Y | [5 empty] | 0 | 219.58 | [23 empty] | 0 | 0 | A | [9 empty] | 42 | 0 | 896 | 12 | 0 | 0 | 0 | 542 | 0 | 389 | 51 | 0 | 0 | 47
2020-04-09 | B57932 | 2 | 중탄소 | SCM430M | 잔강최소화전 | Al 탈산 | B | 31 | 8 | 53950 | 96.77 | D | D |  | A | 1 |  | 1 | 1540 | 1526 | 7800 |  |  | 7800 | 87.54 | 12 | 89102 | 1646 |  | Y | 46 | 38 | [7 empty] | 김익규 | 2 |  |  |  |  | Y |  | 95.55 | 12-8 | 297.72 | 0 | A |  | 1628 | 1 | 0.32 | 1570 | 1.25 | 68 | 33 | 270 | 4:30 | 15 | 16 | 0 | 0 |  | 0 | 0 |  | N2 | 2020-04-10 06:37 | 2020-04-10 06:59 | 22 | 2020-04-10 06:22 | 37 |  |  |  |  | N | 호이스트 고장 | [7 empty] | 4.5 | 9.31 | 0 | [23 empty] | 0.27 | 0.27 | A | [9 empty] | 1273 | 0 | 249 | 0 | 0 | 206 | 0 | 760 | 0 | 0 | 0 | 0 | 0 | 0
2020-04-09 | A58047 | 1 | 고탄소 | AE1055LS |  | Al 탈산 | B | 38 | 28 | 53400 | 87.77 | D | A | A |  | 1 | 1 |  | 1520 | 1592 | 4800 |  |  | 4800 | 31.52 | 18 | 152298 | 1606 |  | Y | 41 | 30 |  |  | A58044 |  |  |  |  | 김덕진 | 3 |  |  | Y |  |  |  | 106.6 | 13-6 | 0.03 | 161.55 | A |  | 1606 | 3 | 0.18 | 1557 | 1.07 | 73 | 35 | 257 | 4:17 | 25 | 25 | 122 | 0 |  | 0 |  |  | N2 | 2020-04-10 07:07 | 2020-04-10 07:45 | 38 | 2020-04-10 07:06 | 39 | [8 empty] | Y | [5 empty] | 0 | 307.95 | [23 empty] | 40.83 | 6.45 | A | [9 empty] | 52 | 0 | 870 | 36 | 0 | 0 | 0 | 699 | 0 | 499 | 0 | 0 | 0 | 69
2020-04-09 | C55358 | 3 | 고탄소 | SM53C | 연주종료 | Al 탈산 | T | 15 | 63 | 46050 | 87.75 | D | A | A |  | 1 |  | 1 | 1530 | 1517 | 6500 |  |  | 6500 | 65.07 | 33 | 99891 | 1612 |  | N | 40 | 34 | [15 empty] | 102.65 | 12-4 | 153.26 | 0 | A |  | 1597 | 2 | 0.5 | 1547 | 1.47 | 59 | 31 | 349 | 5:49 | 13 | 13 | 0 | 0 |  | 0 | 10 |  | N2 | 2020-04-10 07:07 |  | 8 | 2020-04-10 06:53 | 22 |  |  |  |  | Y | [5 empty] | Y |  |  | 5 | 13.28 | 0 | [23 empty] | 0 | 0 | A | [9 empty] | 0 | 0 | 101 | 0 | 0 | 0 | 0 | 394 | 0 | 300 | 0 | 0 | 0 | 50 |  |  | 5
2020-04-10 | B57933 | 2 | 중탄소 | AE4145MV | 잔강최소화, 교체전 | Al 탈산 | B | 6 | 31 | 50850 | 96.08 | A | A |  | A | 1 |  | 1 | 1540 | 1556 | 7500 |  |  | 7500 | 88.64 | 10 | 84610 | 1646 |  | Y | 44 | 39 | [7 empty] | 김익규 | 2 |  |  |  |  | Y |  | 109.45 | 13-8 | 201.07 | 0 | A |  | 1630 | 1 | 0.1 | 1570 | 1.42 | 80 | 36 | 287 | 4:47 | 16 | 17 | 0 | 0 |  | 0 | 0 |  | AR | 2020-04-10 07:43 | 2020-04-10 08:18 | 36 | 2020-04-10 07:25 | 53 |  |  |  |  | N | 호이스트 고장 | [7 empty] | 5 | 10.88 | 0 | [23 empty] | 0.07 | 0.07 | A | [9 empty] | 1470 | 0 | 471 | 0 | 0 | 207 | 0 | 500 | 0 | 208 | 0 | 0 | 0 | 80 |  |  | 7
2020-04-10 | A58048 | 1 | 고탄소 | P-AE1055LS |  | Al 탈산 | B | 11 | 54 | 48800 | 102.25 | A | A | A |  | 1 | 1 |  | 1520 | 1548 | 5500 |  |  | 5500 | 108.34 | 6 | 50766 | 1602 |  | Y | 43 | 41 |  |  | A58045 |  |  |  |  | 정용태 | 2 |  |  | Y |  |  |  | 103.75 | 12-7 | 0 | 322.04 | A |  | 1592 | 3 | 0.17 | 1549 | 0.74 | 64 | 36 | 271 | 4:31 | 25 | 25 | 123 | 0 |  | 0 |  |  | N2 | 2020-04-10 08:20 | 2020-04-10 08:49 | 29 | 2020-04-10 08:19 | 30 |  |  |  |  | Y |  |  |  | Y | [5 empty] | 0 | 386.71 | [23 empty] | 81.05 | 6.45 | B |  |  | 8.114 | 27.193 | 53.421 | 0.123 | 6.583 | 1.964 | 1505.08 | 0 | 0 | 832 | 0 | 0 | 0 | 0 | 742 | 0 | 695 | 98 | 0 | 0 | 69 |  |  |  | 0
2020-04-10 | C55359 | 3 | 고탄소 | SM53C | 연주종료 | Al 탈산 | T | 36 | 52 | 51350 | 87.75 | A | A | A |  | 1 |  | 1 | 1530 | 1530 | 5900 |  |  | 5900 | 47.73 | 45 | 123615 | 1607 |  | Y | 40 | 36 |  |  | C55356 | 05 |  |  |  | 도주용 | 2 |  | Y |  |  | Y | 4 | 98.7 | 12-2 | 77.82 | 0 | A |  | 1596 | 2 | 0.5 | 1551 | 1.22 | 63 | 34 | 350 | 5:50 | 13 | 13 | 0 | 0 |  | 0 | 10 |  | N2 | 2020-04-10 08:11 |  | 16 | 2020-04-10 08:01 | 26 |  |  |  |  | Y | [5 empty] | Y |  |  | 5 | 11.68 | 0 | [23 empty] | 0 | 0 | A |  |  | 8.807 | 31.537 | 45.316 | 1.631 | 5.145 | 1.436 | 1475.68 | 0 | 0 | 225 | 0 | 0 | 0 | 0 | 599 | 0 | 301 | 198 | 0 | 0 | 60 |  |  | 5
2020-04-10 | B57934 | 2 | 중탄소 | SCM440HK | TUNDISH교체 | Al 탈산 | B | 5 | 52 | 48650 | 111.12 | A | A |  | A | 1 |  | 1 | 1540 | 1554 | 8700 |  |  | 8700 | 90.23 | 14 | 96420 | 1667 |  | Y | 51 | 47 | [7 empty] | 임현진 | 2 |  |  |  |  | Y |  | 105.15 | 12-9 | 311.27 | 0 | A |  | 1651 | 1 | 0.1 | 1580 | 1.33 | 86 | 28 | 320 | 5:20 | 15 | 21 | 0 | 0 | 25 | 0 | 0 |  | AR | 2020-04-10 08:57 | 2020-04-10 09:50 | 54 | 2020-04-10 08:41 | 70 |  |  |  |  | N | 호이스트 고장 | [7 empty] | 5 | 12.14 | 0 | [19 empty] | 2.2 |  |  |  | 0.17 | 0.17 | A | [9 empty] | 1227 | 0 | 417 | 0 | 0 | 173 | 0 | 502 | 0 | 207 | 0 | 0 | 0 | 28 |  |  | 7 |  | 1
2020-04-10 | C55360 | 3 | 고탄소 | SM50CM | 연주종료 | Si 탈산 | T | 37 | 36 | 52200 | 81.2 | A | A | A |  | 1 |  | 1 | 1530 | 1594 | 4690 |  |  | 4690 | 80.92 | 21 | 57960 | 1619 |  | Y | 43 | 19 | [7 empty] | 정종훈 | 2 |  |  |  |  | Y | 4 | 95.05 | 12-2 | 189.15 | 0 | A |  | 1599 | 2 | 0.5 | 1553 | 1.59 | 67 | 34 | 332 | 5:32 | 13 | 13 | 0 | 0 |  | 0 |  |  | AR | 2020-04-10 09:16 |  | 21 | 2020-04-10 09:06 | 30 |  |  |  |  | Y | [5 empty] | N |  |  | 5 | 11.33 | 0 | [23 empty] | 0 | 0 | B |  |  | 13.059 | 25.91 | 48.166 | 0.339 | 3.688 | 1.858 | 1554.33 | 182 | 0 | 809 | 0 | 0 | 0 | 0 | 709 | 0 | 0 | 0 | 0 | 0 | 43 |  |  | 5
2020-04-10 | A58049 | 1 | 고탄소 | P-AE1055LS |  | Al 탈산 | B | 18 | 22 | 51700 | 84.32 | A | A | A |  | 1 | 1 |  | 1520 | 1542 | 5700 |  |  | 5700 | 56.14 | 12 | 101532 | 1598 |  | Y | 41 | 36 |  |  | A58046 |  |  |  |  | 정용태 | 2 |  | Y |  |  |  |  | 106.3 | 13-7 | 0 | 280.08 | A |  | 1598 | 3 | 0.17 | 1550 | 1.12 | 65 | 33 | 262 | 4:22 | 25 | 25 | 124 | 0 |  | 0 |  |  | N2 | 2020-04-10 09:24 | 2020-04-10 09:45 | 21 | 2020-04-10 09:23 | 22 |  |  |  |  | Y |  |  |  | Y | [5 empty] | 0 | 276.57 | [23 empty] | 82.29 | 6.45 | B |  |  | 8.016 | 27.111 | 53.501 | 0.117 | 6.674 | 1.973 | 1505.08 | 0 | 0 | 801 | 88 | 0 | 0 | 0 | 801 | 0 | 593 | 0 | 0 | 0 | 95 |  |  |  | 0
2020-04-10 | B57935 | 2 | 중탄소 | SCM440HK |  | Al 탈산 | B | 21 | 47 | 50700 | 89.8 | A | A |  | A | 1 |  | 1 | 1540 | 1536 | 7900 |  |  | 7900 | 81.93 | 14 | 96420 | 1647 |  | Y | 44 | 39 | [7 empty] | 임현진 | 2 |  |  |  |  | Y |  | 104.6 | 12-9 | 240.56 | 0 | A |  | 1637 | 1 | 0.12 | 1580 | 1.42 | 86 | 34 | 291 | 4:51 | 15 | 16 | 0 | 0 |  | 0 | 0 |  | AR | 2020-04-10 09:49 | 2020-04-10 10:56 | 67 | 2020-04-10 09:38 | 78 |  |  |  |  | N | 호이스트 고장 | [7 empty] | 5 | 13.59 | 0 | [23 empty] | 0.16 | 0.16 | A | [9 empty] | 1354 | 0 | 448 | 0 | 0 | 146 | 0 | 499 | 0 | 307 | 0 | 0 | 0 | 8
2020-04-10 | A58050 | 1 | 고탄소 | P-AE1055LS |  | Al 탈산 | B | 22 | 43 | 50200 | 90.25 | A | A | A |  | 1 | 1 |  | 1520 | 1542 | 6000 |  |  | 6000 | 59.09 | 12 | 101532 | 1588 |  | N | 42 | 39 | [7 empty] | 정용태 | 2 | [6 empty] | 109.5 | 13-5 | 0 | 282.01 | A |  | 1588 | 3 | 0.17 | 1542 | 0.96 | 57 | 28 | 410 | 6:50 | 25 | 25 | 125 | 0 |  | 0 |  |  | N2 | 2020-04-10 10:29 | 2020-04-10 10:47 | 18 | 2020-04-10 10:28 | 19 |  |  |  |  | Y |  |  |  | Y | [5 empty] | 0 | 315.95 | [23 empty] | 99.39 | 6.45 | A |  |  | 6.121 | 24.891 | 60.586 | 0.071 | 9.898 | 2.434 | 2011.52 | 0 | 0 | 955 | 38 | 0 | 0 | 0 | 1096 | 0 | 739 | 99 | 0 | 0 | 75 |  |  |  | 0
2020-04-10 | C55361 | 3 | 고탄소 | SM50CM | 연주종료 | Si 탈산 | T | 30 | 29 | 51850 | 86.58 | A | A | A |  | 1 |  | 1 | 1530 | 1562 | 5500 |  |  | 5500 | 60.39 | 33 | 91080 | 1617 |  | Y | 41 | 34 |  |  | C55358 | 05 |  |  |  | 도주용 | 2 |  | Y |  |  | Y | 4 | 98.2 | 12-7 | 104.01 | 0 | A |  | 1600 | 2 | 0.5 | 1548 | 1.49 | 62 | 34 | 337 | 5:37 | 13 | 13 | 0 | 0 |  | 0 | 11 |  | AR | 2020-04-10 10:26 |  | 15 | 2020-04-10 10:15 | 26 |  |  |  |  | Y | [5 empty] | N |  |  | 5 | 12.9 | 0 | [23 empty] | 0 | 0 | A | [9 empty] | 181 | 0 | 826 | 0 | 0 | 0 | 0 | 595 | 0 | 0 | 0 | 0 | 0 | 66 |  |  | 5
2020-04-10 | B57936 | 2 | 중탄소 | SA649 |  | Al 탈산 | I | 31 | 9 | 53800 | 107.25 | A | A |  | A | 1 |  | 1 | 1560 | 1567 | 8900 |  |  | 8900 | 95.91 | 16 | 92800 | 1655 |  | INGOT | 54 | 42 |  |  | A58047 | 07 |  |  |  | 임현진 | [5 empty] | Y |  | 104 | 13-8 | 13.76 | 0 | A |  | 1667 | 1 | 0.09 | 1580 | 1.72 | 89 |  | 265 | 4:25 | 25 | 25 | 0 | 0 |  | 0 | 0 |  | AR | 2020-04-10 11:07 |  | 43 | 2020-04-10 10:59 | [5 empty] | N | 호이스트 고장 | [7 empty] | 5 | 15.54 | 0 | [18 empty] | 1.1 |  |  |  |  | 0 | 0 | A | [9 empty] | 991 | 0 | 723 | 0 | 0 | 172 | 0 | 902 | 0 | 408 | 0 | 0 | 0 | 61
2020-04-10 | A58051 | 1 | 고탄소 | AE1055LS |  | Al 탈산 | B | 6 | 32 | 50100 | 96.38 | A | A | A |  | 1 | 1 |  | 1520 | 1587 | 4300 |  |  | 4300 | 42.35 | 12 | 101532 | 1584 |  | Y | 42 | 27 |  |  | A58048 |  |  |  |  | 정용태 | 3 |  |  | Y |  |  |  | 108.95 | 13-7 | 0 | 184.07 | A |  | 1584 | 3 | 0.17 | 1551 | 0.62 | 67 | 41 | 265 | 4:25 | 25 | 25 | 126 | 0 |  | 0 |  |  | N2 | 2020-04-10 11:34 | 2020-04-10 11:50 | 16 | 2020-04-10 11:32 | 18 |  |  |  |  | Y |  |  |  | Y | [5 empty] | 0 | 345.39 | [23 empty] | 0.03 | 0 | A | [9 empty] | 23 | 0 | 848 | 0 | 0 | 0 | 0 | 889 | 0 | 795 | 0 | 0 | 0 | 90
2020-04-10 | C55362 | 3 | 고탄소 | SM50CM | 연주종료 | Si 탈산 | T | 15 | 64 | 46500 | 82.65 | A | A | A |  | 1 |  | 1 | 1530 | 1553 | 5500 |  |  | 5500 | 55.35 | 36 | 99360 | 1616 |  | N | 43 | 31 |  |  | C55359 | 05 |  |  |  | 정종훈 | 2 |  | Y | N |  | Y |  | 100.15 | 12-2 | 210.08 | 0 | A |  | 1601 | 2 | 0.5 | 1553 | 1.71 | 67 | 32 | 369 | 6:09 | 13 | 13 | 0 | 0 |  | 0 | 12 |  | AR | 2020-04-10 11:27 |  | 20 | 2020-04-10 11:15 | 32 |  |  |  |  | Y | [5 empty] | N |  |  | 5 | 6.93 | 0 | [23 empty] | 0 | 0 | A | [9 empty] | 145 | 0 | 767 | 0 | 0 | 0 | 0 | 697 | 0 | 0 | 0 | 0 | 0 | 15 |  |  | 5 | 0.05
2020-04-10 | B57937 | 2 | 중탄소 | SCM440HK |  | Al 탈산 | B | 38 | 29 | 54250 | 85.88 | A | A |  | A | 1 |  | 1 | 1540 | 1577 | 5500 |  |  | 5500 | 60.66 | 12 | 90672 | 1616 |  | Y | 34 | 29 | [7 empty] | 임현진 | 2 |  |  |  |  | N |  | 100.65 | 12-9 | 183.61 | 0 | A |  | 1600 | 1 | 0.14 | 1554 | 1.07 | 60 | 22 | 303 | 5:03 | 15 | 15 | 0 | 0 | 27 | 0 | 0 |  | AR | 2020-04-10 11:55 | 2020-04-10 12:07 | 13 | 2020-04-10 11:45 | 22 |  |  |  |  | N | 호이스트 고장 | [7 empty] | 5 | 15.88 | 0 | [23 empty] | 0.11 | 0.11 | A | [9 empty] | 1289 | 0 | 403 | 0 | 0 | 133 | 0 | 497 | 0 | 206 | 0 | 0 | 0 | 25
2020-04-10 | A58052 | 1 | 고탄소 | AE1055LS |  | Al 탈산 | B | 11 | 55 | 48500 | 86.05 | A | A | A |  | 1 | 1 |  | 1520 | 1571 | 4800 |  |  | 4800 | 47.28 | 12 | 101532 | 1593 |  | Y | 40 | 32 |  |  | A58049 |  |  |  |  | 정용태 | 2 |  |  | Y |  |  |  | 109.5 | 13-3 | 50.25 | 128.95 | A |  | 0 | 3 | 0.18 | 1546 | -35.95 | 62 | 33 | 232 | 3:52 | 25 | 25 | 127 | 0 |  | 0 |  |  | N2 | 2020-04-10 12:20 | 2020-04-10 12:52 | 32 | 2020-04-10 12:19 | 32 |  |  |  |  | Y |  |  |  | Y | [5 empty] | 0 | 291.76 | [23 empty] | 19.25 | 0 | A | [9 empty] | 0 | 0 | 800 | 22 | 0 | 0 | 0 | 713 | 0 | 299 | 0 | 0 | 0 | 77
2020-04-10 | C55363 | 3 | 고탄소 | SM50CM | 연주종료 | Si 탈산 | T | 36 | 53 | 50400 | 90.08 | A | A | A |  | 1 |  | 1 | 1530 | 1547 | 6200 |  |  | 6200 | 62.4 | 36 | 99360 | 1611 |  | Y | 46 | 36 |  |  | C55360 | 05 |  |  |  | 도주용 | 2 |  | Y |  |  | Y | 4 | 105.85 | 12-9 | 157.96 | 0 | A |  | 1597 | 2 | 0.51 | 1545 | 1.53 | 59 | 31 | 385 | 6:25 | 13 | 13 | 0 | 0 |  | 0 | 11 |  | AR | 2020-04-10 12:40 |  | 15 | 2020-04-10 12:29 | 25 |  |  |  |  | Y | [5 empty] | N |  |  | 5 | 4.49 | 0 | [23 empty] | 0 | 0 | B | [9 empty] | 182 | 0 | 828 | 0 | 0 | 0 | 0 | 598 | 0 | 0 | 0 | 0 | 0 | 26 |  |  | 5 | 0.145
2020-04-10 | B57938 | 2 | 중탄소 | SCM440 |  | Al 탈산 | B | 18 | 23 | 51300 | 88.28 | A | A |  | A | 1 |  | 1 | 1540 | 1547 | 6900 |  |  | 6900 | 75.66 | 11 | 91192 | 1617 |  | Y | 40 | 34 | [7 empty] | 임현진 | 2 |  |  |  |  | Y |  | 99.8 | 12-10 | 0 | 250.75 | A |  | 1607 | 1 | 0.13 | 1555 | 0 | 59 | 23 | 321 | 5:21 | 15 | 16 | 0 | 0 |  | 0 | 0 |  | N2 | 2020-04-10 12:57 | 2020-04-10 13:16 | 19 | 2020-04-10 12:45 | 32 |  |  |  |  | N | 미투입 강종 | [7 empty] | 5 | 0.26 | 13.36 | [20 empty] | 0.91 |  |  | 0.14 | 0.14 | A | [9 empty] | 1234 | 0 | 516 | 0 | 0 | 122 | 0 | 1200 | 0 | 413 | 152 | 0 | 0 | 0 |  |  | 7
2020-04-10 | A58053 | 1 | 고탄소 | AE1055LS | TUNDISH교체전 | Al 탈산 | B | 5 | 53 | 48200 | 351.48 | A | A | C |  | 1 | 2 |  | 1520 | 1604 | 4300 |  |  | 4300 | 44.53 | 12 | 96556 | 1601 | 362 | Y | 42 | 28 | [15 empty] | 107.75 | 13-1 | 0 | 177.81 | A |  | 0 | 3 | 0.17 | 1546 | -41.78 | 62 | 33 | 230 | 3:50 | 25 | 25 | 128 | 0 |  | 0 |  |  | N2 | 2020-04-10 17:43 | 2020-04-10 13:56 | -227 | 2020-04-10 13:31 | 25 |  |  |  |  | Y |  |  |  | Y | [5 empty] | 0 | 483.56 | [23 empty] | 0.19 | 0 | A | [9 empty] | 21 | 0 | 780 | 20 | 0 | 0 | 0 | 896 | 0 | 743 | 0 | 0 | 0 | 98
2020-04-10 | C55364 | 3 | 고탄소 | SM50CM | 연주종료 | Si 탈산 | T | 37 | 37 | 51800 | 85.02 | A | A | A |  | 1 |  | 1 | 1530 | 1552 | 5500 |  |  | 5500 | 55.35 | 36 | 99360 | 1611 |  | Y | 44 | 32 |  |  | C55361 | 05 |  |  |  | 정종훈 | 2 |  |  | Y |  | Y |  | 102.45 | 12-9 | 179.65 | 0 | A |  | 1600 | 2 | 0.51 | 1551 | 1.58 | 65 | 30 | 361 | 6:01 | 13 | 13 | 0 | 0 |  | 0 |  |  | AR | 2020-04-10 13:36 |  | 24 | 2020-04-10 13:26 | 35 |  |  |  |  | Y | [5 empty] | N |  |  | 5 | 5.23 | 0 | [23 empty] | 0 | 0 | A | [9 empty] | 121 | 0 | 831 | 0 | 0 | 0 | 0 | 699 | 0 | 0 | 0 | 0 | 0 | 48 |  |  | 5
2020-04-10 | B57939 | 2 | 중탄소 | SCM440 |  | Al 탈산 | B | 22 | 44 | 50200 | 89.72 | A | A |  | A | 1 |  | 1 | 1540 | 1565 | 7000 |  |  | 7000 | 44.82 | 19 | 156185 | 1627 |  | Y | 49 | 35 | [7 empty] | 임현진 | 2 |  |  |  |  | Y |  | 100.9 | 12-6 | 0 | 241.88 | A |  | 1607 | 1 | 0.12 | 1558 | 1.42 | 62 | 25 | 415 | 6:55 | 15 | 16 | 0 | 0 |  | 0 | 0 |  | N2 | 2020-04-10 13:58 | 2020-04-10 14:22 | 23 | 2020-04-10 13:48 | 34 |  |  |  |  | N | 호이스트고장 | [8 empty] | 0 | 20.1 | [20 empty] | 0.99 |  |  | 0.11 | 0.11 | A | [9 empty] | 1202 | 0 | 308 | 0 | 0 | 150 | 0 | 1002 | 0 | 423 | 150 | 0 | 0 | 0
2020-04-10 | A58054 | 1 | 중탄소 | SM48CH | TUNDISH교체 | Si 탈산 | B | 21 | 48 | 50700 | 109.7 | A | A |  | C | 1 |  | 1 | 1530 | 1567 | 7100 |  |  | 7100 | 83.91 | 10 | 84610 | 1653 |  | N | 63 | 39 | [15 empty] | 92.55 | 11-7 | 0 | 379.67 | A |  | 1645 | 1 | 0.13 | 1577 | 1.79 | 86 | 38 | 300 | 5:00 | 16 | 18 | 0 | 0 |  | 0 | 0 |  | N2 | 2020-04-10 14:43 | 2020-04-10 15:26 | 43 | 2020-04-10 14:24 | 62 |  |  |  |  | N | 호이스트고장 | [8 empty] | 0 | 11.29 | [19 empty] | 1.89 |  |  |  | 0.37 | 0.37 | A | [9 empty] | 21 | 0 | 583 | 0 | 0 | 0 | 0 | 597 | 0 | 552 | 0 | 0 | 0 | 31 |  |  | 9 |  | 1
2020-04-10 | C55365 | 3 | 고탄소 | SM50CM | TUNDISH교체전 | Si 탈산 | T | 30 | 30 | 51550 | 83.33 | A | A | C |  | 1 |  | 1 | 1530 | 1532 | 6100 |  |  | 6100 | 69.07 | 32 | 88320 | 1613 |  | Y | 42 | 33 |  |  | C55362 | 05 |  |  |  | 도주용 | 2 |  | Y |  |  | Y | 4 | 97.75 | 12-6 | 138.86 | 0 | A |  | 1594 | 2 | 0.51 | 1547 | 1.38 | 61 | 26 | 347 | 5:47 | 13 | 13 | 0 | 0 |  | 0 |  |  | AR | 2020-04-10 14:37 |  | 33 | 2020-04-10 14:29 | 41 |  |  |  |  | Y | [5 empty] | N |  |  |  | 7.32 | 0 | [23 empty] | 0.01 | 0 | A | [9 empty] | 163 | 0 | 751 | 0 | 0 | 0 | 0 | 707 | 0 | 0 | 0 | 0 | 0 | 58 |  |  | 5
2020-04-10 | B57940 | 2 | 중탄소 | SRD1 |  | Al 탈산 | B | 31 | 10 | 53750 | 93.5 | A | C |  | C | 1 |  | 1 | 1540 | 1514 | 7900 |  |  | 7900 | 190.78 | 6 | 41410 | 1615 | 367 | Y | 47 | 40 | [7 empty] | 임현진 | 2 |  |  |  |  | Y |  | 94.25 | 12-6 | 203.52 | 28.11 | A |  | 1610 | 1 | 0.09 | 1568 | 1.62 | 75 | 29 | 180 | 3:00 | 15 | 16 | 0 | 0 |  | 0 | 0 |  | N2 | 2020-04-10 15:01 | 2020-04-10 15:29 | 28 | 2020-04-10 14:54 | 35 |  |  |  |  | N | 호이스트고장 | [8 empty] | 5.94 | 0 | [23 empty] | 0 | 0 | A | [9 empty] | 1126 | 0 | 356 | 0 | 0 | 167 | 0 | 598 | 0 | 209 | 0 | 0 | 0 | 12
2020-04-10 | C55366 | 3 | 중탄소 | SM48CH |  | Si 탈산 | B | 15 | 65 | 45950 | 93.5 | C | C | C |  | 1 |  | 1 | 1535 | 1557 | 6800 |  |  | 6800 | 66.97 | 12 | 101532 | 1619 |  | N | 42 | 37 | [8 empty] | 2 |  |  |  |  | Y |  | 104.95 | 12-6 | 2.32 | 219.13 | A |  | 1607 | 2 | 0.5 | 1547 | 1.43 | 56 | 25 | 583 | 9:43 | 16 | 16 | 0 | 0 |  | 0 | 10 |  | N2 | 2020-04-10 15:54 | 2020-04-10 16:24 | 30 | 2020-04-10 15:45 | 39 |  |  |  |  | Y | [5 empty] | N |  |  |  | 6.17 | 0 | [23 empty] | 0 | 0 | A | [9 empty] | 38 | 0 | 356 | 0 | 0 | 0 | 0 | 504 | 0 | 0 | 0 | 0 | 0 | 65 |  |  | 5
2020-04-10 | B57941 | 2 | 중탄소 | SRD1 |  | Al 탈산 | B | 38 | 30 | 53850 | 90.8 | C | C |  | C | 1 |  | 1 | 1540 | 1527 | 7300 |  |  | 7300 | 77.87 | 11 | 93749 | 1627 |  | Y | 45 | 35 |  |  | A58052 | 05 |  |  |  | 고승만 | 2 |  |  | Y |  | Y |  | 109.65 | 13-9 | 279.58 | 0 | A |  | 1611 | 1 | 0.1 | 1567 | 1.11 | 74 | 30 | 199 | 3:19 | 15 | 16 | 0 | 0 |  | 0 | 0 |  | N2 | 2020-04-10 16:09 | 2020-04-10 16:34 | 25 | 2020-04-10 16:00 | 34 |  |  |  |  | Y | [9 empty] | 8.18 | 0 | [23 empty] | 0 | 0 | A | [9 empty] | 1292 | 0 | 255 | 0 | 0 | 213 | 0 | 500 | 0 | 209 | 0 | 0 | 0 | 22
2020-04-10 | C55367 | 3 | 중탄소 | SM48CH |  | Si 탈산 | B | 36 | 54 | 50300 | 89.07 | C | C | C |  | 1 |  | 1 | 1535 | 1593 | 5500 |  |  | 5500 | 54.17 | 12 | 101532 | 1621 |  | Y | 40 | 33 | [15 empty] | 106.35 | 12-10 | 19.49 | 81.28 | A |  | 1603 | 2 | 0.51 | 1547 | 1.47 | 56 | 22 | 443 | 7:23 | 16 | 16 | 0 | 0 |  | 0 |  |  | N2 | 2020-04-10 17:03 | 2020-04-10 17:26 | 23 | 2020-04-10 16:52 | 35 | [14 empty] | 5.75 | 0 | [23 empty] | 0 | 0 | A | [9 empty] | 68 | 0 | 339 | 0 | 0 | 0 | 0 | 657 | 0 | 0 | 91 | 0 | 0 | 74 |  |  | 5
2020-04-10 | B57942 | 2 | 중탄소 | SRD1 |  | Al 탈산 | B | 18 | 24 | 52250 | 83.5 | C | C |  | C | 1 |  | 1 | 1540 | 1555 | 6000 |  |  | 6000 | 39.03 | 19 | 153709 | 1615 |  | Y | 40 | 32 | [7 empty] | 고승만 | 2 |  |  | N |  | Y |  | 102.65 | 13-3 | 170.61 | 0 | A |  | 1610 | 1 | 0.08 | 1569 | 1.21 | 76 | 28 | 211 | 3:31 | 15 | 16 | 0 | 0 |  | 0 | 0 |  | N2 | 2020-04-10 17:01 | 2020-04-10 17:42 | 40 | 2020-04-10 16:52 | 50 |  |  |  |  | Y | [9 empty] | 8.85 | 0 | [23 empty] | 0 | 0 | A | [9 empty] | 1066 | 0 | 247 | 0 | 0 | 190 | 0 | 501 | 0 | 416 | 0 | 0 | 0 | 8
2020-04-10 | A58055 | 1 | 중탄소 | SM48CH |  | Si 탈산 | B | 6 | 33 | 50500 | 99.43 | C | C |  | C | 1 |  | 1 | 1530 | 1521 | 7400 |  |  | 7400 | 72.88 | 12 | 101532 | 1627 |  | Y | 46 | 39 | [7 empty] | 박안희 | 2 |  | Y |  |  |  |  | 106.5 | 13-5 | 0 | 415.34 | A |  | 1631 | 1 | 0.13 | 1568 | 1.24 | 77 | 35 | 291 | 4:51 | 16 | 17 | 0 | 0 |  | 0 | 0 |  | N2 | 2020-04-10 17:48 | 2020-04-10 18:28 | 40 | 2020-04-10 17:36 | 52 |  |  |  |  | N | 호이스트고장 | [8 empty] | 0.41 | 25 | [23 empty] | 0.36 | 0.36 | A | [9 empty] | 57 | 0 | 852 | 0 | 0 | 0 | 0 | 299 | 0 | 551 | 0 | 0 | 0 | 22 |  |  | 5
2020-04-10 | C55368 | 3 | 중탄소 | SM43C | 연주시작 | Al 탈산 | T | 37 | 38 | 51850 | 139.83 | C | C | C |  | 1 |  | 1 | 1535 | 1546 | 7500 |  |  | 7500 | 53.53 | 51 | 140097 | 1637 |  | Y | 43 | 42 | 분탄기 이상으로 분탄 투입 않됨 |  |  | 05 |  |  |  |  | 2 |  |  |  |  | Y |  | 106.1 | 13-3 | 259.12 | 0 | A |  | 1642 | 2 | 0.49 | 1587 | 0.65 | 93 | 42 | 649 | 10:49 | 10 | 10 | 0 | 0 |  | 0 | 13 |  | N2 | 2020-04-10 18:58 |  | 26 | 2020-04-10 18:45 | 38 |  |  |  |  | Y | [5 empty] | Y |  |  |  | 7.02 | 0 | [23 empty] | 0 | 0 | A | [9 empty] | 0 | 0 | 49 | 0 | 0 | 0 | 0 | 402 | 0 | 200 | 0 | 0 | 0 | 69 |  |  | 12 |  | 1
2020-04-10 | B57943 | 2 | 중탄소 | AE4140Q |  | Al 탈산 | B | 22 | 45 | 50350 | 94.68 | C | C |  | C | 1 |  | 1 | 1540 | 1547 | 8500 |  |  | 8500 | 224.8 | 5 | 37811 | 1647 |  | Y | 49 | 41 | [7 empty] | 고승만 | 2 |  |  |  |  | Y |  | 101.15 | 12-6 | 197.54 | 0 | A |  | 1631 | 1 | 0.09 | 1577 | 1.64 | 83 | 31 | 201 | 3:21 | 18 | 20 | 0 | 0 | 25 | 0 |  |  | AR | 2020-04-10 18:14 | 2020-04-10 18:47 | 33 | 2020-04-10 18:11 | 35 |  |  |  |  | N | 호이스트고장 | [8 empty] | 8.01 | 0 | [20 empty] | 0.92 |  |  |  |  | A | [9 empty] | 1407 | 0 | 271 | 42 | 0 | 210 | 0 | 747 | 0 | 413 | 0 | 0 | 0 | 0 |  |  | 24
2020-04-10 | A58056 | 1 | 중탄소 | SM48CH |  | Si 탈산 | B | 5 | 54 | 49000 | 112.93 | C | C |  | C | 1 |  | 1 | 1530 | 1550 | 7100 |  |  | 7100 | 83.91 | 10 | 84610 | 1632 |  | Y | 59 | 39 | [7 empty] | 박안희 | 2 |  |  | Y | [5 empty] | 0 | 343.69 | A |  | 1622 | 1 | 0.12 | 1559 | 1.38 | 68 | 36 | 812 | 13:32 | 16 | 17 | 0 | 0 |  | 0 | 0 |  | N2 | 2020-04-10 19:06 | 2020-04-10 19:31 | 26 | 2020-04-10 18:56 | 35 |  |  |  |  | N | 호이스트고장 | [8 empty] | 0 | 11.3 | [23 empty] | 0.15 | 0.15 | A | [9 empty] | 26 | 0 | 707 | 0 | 0 | 0 | 0 | 296 | 0 | 298 | 0 | 0 | 0 | 16
2020-04-10 | B57944 | 2 | 중탄소 | AE4140Q | TUNDISH교체전 | Al 탈산 | B | 11 | 56 | 49500 | 118.88 | C | C |  | C | 1 |  | 1 | 1540 | 1537 | 8600 |  |  | 8600 | 63.12 | 18 | 136252 | 1635 |  | Y | 51 | 43 | [7 empty] | 고승만 | 2 |  |  |  |  | Y |  |  |  | 237.96 | 0 | A |  | 1619 | 1 | 0.1 | 1564 | 1.55 | 70 | 32 | 215 | 3:35 | 18 | 18 | 0 | 0 |  | 0 | 0 |  | AR | 2020-04-10 19:40 | 2020-04-10 19:55 | 16 | 2020-04-10 19:29 | 26 |  |  |  |  | N | 호이스트고장 | [8 empty] | 8.3 | 0 | [20 empty] | 0.86 |  |  | 0.13 | 0.13 | A | [9 empty] | 1242 | 23 | 304 | 0 | 0 | 217 | 0 | 653 | 0 | 402 | 0 | 0 | 0 | 0 |  |  | 24
2020-04-10 | C55369 | 3 | 중탄소 | SM45CB | 연주종료 | Si 탈산 | T | 30 | 31 | 51550 | 124.42 | C | C | C |  | 1 |  | 1 | 1535 | 1572 | 9500 |  |  | 9500 | 172.92 | 20 | 54940 | 1607 | 357 | Y | 80 | 53 | [8 empty] | 2 |  |  |  |  | Y |  | 100.6 | 12-9 | 136.9 | 0.08 | A |  | 1595 | 2 | 0.53 | 1565 | 0.83 | 72 | 29 | 388 | 6:28 | 7 | 7 | 0 | 0 |  | 0 | 7 |  | N2 | 2020-04-10 19:49 |  | 50 | 2020-04-10 19:41 | 58 |  |  |  |  | Y | [5 empty] | Y |  |  |  | 6.8 | 0 | [23 empty] | 0 | 0 | A | [9 empty] | 0 | 0 | 240 | 0 | 0 | 0 | 0 | 720 | 0 | 201 | 152 | 0 | 0 | 75 |  |  | 6
2020-04-10 | A58057 | 1 | 중탄소 | SM48CH |  | Si 탈산 | B | 21 | 49 | 49900 | 123.45 | C | C |  | C | 1 |  | 1 | 1530 | 1545 | 6900 |  |  | 6900 | 67.96 | 12 | 101532 | 1637 |  | Y | 46 | 39 | [7 empty] | 박안희 | 2 |  |  | Y |  |  |  | 100.15 | 12-4 | 0 | 380.29 | A |  | 1628 | 1 | 0.12 | 1568 | 1.41 | 77 | 49 | 315 | 5:15 | 16 | 16 | 0 | 0 |  | 0 | 0 |  | N2 | 2020-04-10 20:22 | 2020-04-10 20:32 | 11 | 2020-04-10 20:06 | 26 |  |  |  |  | N | 호이스트고장 | [8 empty] | 0 | 8.56 | [23 empty] | 0.22 | 0.22 | A | [9 empty] | 46 | 0 | 741 | 0 | 0 | 0 | 0 | 298 | 0 | 301 | 0 | 0 | 0 | 10 |  |  | 5
2020-04-10 | B57945 | 2 | 저탄소 | SMN415M | TUNDISH교체 | Al 탈산 | B | 19 | 1 | 53250 | 106.87 | C | C | C |  | 1 |  | 1 | 1555 | 1576 | 9200 |  |  | 9200 | 95.74 | 11 | 96096 | 1706 |  | Y | 56 | 47 | 대보수 래들 | [6 empty] | 고승만 | 2 |  |  |  |  | Y |  | 97.45 | 13-2 | 176.88 | 0 | A |  | 1690 | 2 | 0.46 | 1621 | 2.38 | 106 | 28 | 322 | 5:22 | 15 | 20 | 0 | 0 |  | 0 |  |  | AR | 2020-04-10 20:32 | 2020-04-10 21:26 | 55 | 2020-04-10 20:22 | 64 | [14 empty] | 7.71 | 0 | [19 empty] | 2.67 | 1.38 |  |  | 0.05 | 0 | A | [9 empty] | 0 | 0 | 602 | 0 | 0 | 241 | 0 | 1205 | 0 | 355 | 0 | 0 | 0 | 6 |  |  |  |  | 1
2020-04-10 | A58058 | 1 | 중탄소 | SM48CH |  | Si 탈산 | B | 31 | 11 | 54600 | 104.9 | C | C |  | C | 1 |  | 1 | 1530 | 1547 | 6900 |  |  | 6900 | 81.55 | 10 | 84610 | 1623 | 370 | Y | 49 | 38 | [7 empty] | 박안희 | 2 |  |  | Y |  |  |  | 102.3 | 13-5 | 0 | 292.2 | A |  | 1614 | 1 | 0.12 | 1547 | 1.21 | 56 | 30 | 332 | 5:32 | 16 | 16 | 0 | 0 |  | 0 | 0 |  | N2 | 2020-04-10 21:06 | 2020-04-10 21:36 | 29 | 2020-04-10 20:57 | 39 |  |  |  |  | N | 호이스트고장 | [8 empty] | 0.02 | 9.71 | [23 empty] | 0.13 | 0.13 | A | [9 empty] | 0 | 0 | 515 | 0 | 0 | 0 | 0 | 857 | 0 | 571 | 0 | 0 | 0 | 51 |  |  | 5
2020-04-10 | C55370 | 3 | 중탄소 | SM45CB | 연주종료 | Si 탈산 | T | 15 | 66 | 45750 | 94.73 | C | C | C |  | 1 |  | 1 | 1535 | 1582 | 6200 |  |  | 6200 | 66.38 | 34 | 93398 | 1627 | 355 | N | 65 | 37 | [8 empty] | 2 |  |  |  |  | Y |  | 95.6 | 11-7 | 303.19 | 0 | A |  | 1594 | 2 | 0 | 1563 | 1.41 | 70 | 19 | 332 | 5:32 | 7 | 7 | 0 | 0 |  | 0 | 7 |  | N2 | 2020-04-10 21:01 |  | 44 | 2020-04-10 20:54 | 52 |  |  |  |  | Y | [5 empty] | Y |  |  |  | 6.4 | 0 | [23 empty] | 0 | 0 | B | [9 empty] | 0 | 0 | 222 | 0 | 0 | 0 | 0 | 707 | 0 | 198 | 55 | 0 | 0 | 14 |  |  | 5
2020-04-10 | B57946 | 2 | 저탄소 | SMN415M |  | Al 탈산 | B | 18 | 25 | 51550 | 105.75 | C | C |  | C | 1 |  | 1 | 1555 | 1575 | 6900 |  |  | 6900 | 71.8 | 11 | 96096 | 1675 |  | Y | 55 | 35 | [7 empty] | 고승만 | 2 |  |  |  |  | Y |  |  |  | 224.79 | 0 | A |  | 1649 | 1 | 0.09 | 1593 | 1.61 | 78 | 32 | 170 | 2:50 | 15 | 16 | 0 | 0 |  | 0 | 0 |  | AR | 2020-04-10 21:40 | 2020-04-10 22:26 | 46 | 2020-04-10 21:27 | 59 |  |  |  |  | N | 호이스트고장 | [8 empty] | 6.87 | 0.06 | [20 empty] | 1.3 |  |  | 0.04 | 0.04 | A | [9 empty] | 0 | 0 | 544 | 62 | 0 | 243 | 0 | 801 | 0 | 306 | 0 | 0 | 0 | 0
2020-04-10 | A58059 | 1 | 중탄소 | SM48CH |  | Si 탈산 | B | 6 | 34 | 50900 | 116.37 | C | C |  | D | 1 |  | 1 | 1530 | 1550 | 7200 |  |  | 7200 | 70.91 | 12 | 101532 | 1620 |  | Y | 55 | 45 | [7 empty] | 박안희 | 2 |  |  | Y |  |  |  | 106.2 | 13-4 | 0 | 267.96 | A |  | 1619 | 1 | 0.14 | 1566 | 0 | 75 | 41 | 357 | 5:57 | 16 | 17 | 0 | 0 |  | 0 | 0 |  | N2 | 2020-04-10 22:25 | 2020-04-10 22:33 | 8 | 2020-04-10 22:07 | 26 |  |  |  |  | N | 호이스트고장 | [8 empty] | 0 | 20.53 | [23 empty] | 0.62 | 0.62 | A | [9 empty] | 60 | 0 | 733 | 0 | 0 | 0 | 0 | 520 | 0 | 519 | 0 | 0 | 0 | 0 |  |  | 5
2020-04-10 | C55371 | 3 | 중탄소 | SM45CB | 연주종료 | Si 탈산 | T | 36 | 55 | 50550 | 76.17 | C | C | C |  | 1 |  | 1 | 1535 | 1532 | 6500 |  |  | 6500 | 65.73 | 36 | 98892 | 1608 |  | Y | 43 | 8 | [8 empty] | 2 |  |  |  |  | Y |  | 102.1 | 12-5 | 168.99 | 0 | A |  | 1613 | 2 | 0.56 | 1613 | 0 | 120 | 19 | 382 | 6:22 | 7 | 8 | 0 | 0 |  | 0 | 10 |  | N2 | 2020-04-10 21:56 |  | 53 | 2020-04-10 21:54 | 56 |  |  |  |  | Y | [5 empty] | Y |  |  |  | 13.78 | 0 | [23 empty] | 0.53 | 0 | A | [9 empty] | 0 | 0 | 271 | 0 | 0 | 0 | 0 | 599 | 0 | 200 | 101 | 0 | 0 | 55
2020-04-10 | B57947 | 2 | 저탄소 | SMN415M | 연주종료 | Al 탈산 | B | 22 | 46 | 50500 | 87.78 | C | C | D |  | 1 |  | 1 | 1555 | 1575 | 7000 |  |  | 7000 | 71.17 | 12 | 98358 | 1646 |  | Y | 54 | 42 | [7 empty] | 고승만 | 2 |  |  |  |  | Y |  | 97.5 | 12-2 | 227.02 | 0 | A |  | 1644 | 2 | 0.46 | 1591 | 1.71 | 76 | 23 | 288 | 4:48 | 15 | 15 | 0 | 0 |  | 0 |  |  | AR | 2020-04-10 22:31 | 2020-04-10 23:33 | 63 | 2020-04-10 22:28 | 66 | [14 empty] | 11 | 0 | [20 empty] | 0.88 |  |  | 0.53 | 0 | A | [9 empty] | 0 | 0 | 471 | 0 | 0 | 256 | 0 | 1007 | 0 | 356 | 0 | 0 | 0 | 0
2020-04-10 | A58060 | 1 | 중탄소 | SM48CH |  | Si 탈산 | B | 38 | 31 | 50700 | 115.92 | C | D |  | D | 1 |  | 1 | 1530 | 1588 | 5300 |  |  | 5300 | 52.2 | 12 | 101532 | 1646 |  | Y | 44 | 28 | [7 empty] | 박안희 | 2 |  |  | Y |  |  |  | 101.55 | 12-10 | 1.42 | 214.43 | A |  | 1629 | 1 | 0.12 | 1554 | 0 | 63 | 30 | 447 | 7:27 | 16 | 17 | 0 | 0 |  | 0 | 0 |  | N2 | 2020-04-10 23:31 | 2020-04-10 23:40 | 9 | 2020-04-10 22:52 | 48 | [14 empty] | 0 | 14.13 | [23 empty] | 0.55 | 0.55 | A | [9 empty] | 0 | 0 | 592 | 0 | 0 | 0 | 0 | 597 | 0 | 415 | 73 | 0 | 0 | 22 |  |  | 5
2020-04-10 | C55372 | 3 | 중탄소 | SM45CB | 연주종료 | Si 탈산 | T | 37 | 39 | 51950 | 81.63 | C | D | D |  | 1 |  | 1 | 1535 | 1567 | 4600 |  |  | 4600 | 47.84 | 35 | 96145 | 1607 |  | Y | 43 | 31 | [15 empty] | 100.65 | 12-7 | 63.82 | 0 | A |  | 1592 | 2 | 0.51 | 1566 | 1.08 | 73 | 23 | 371 | 6:11 | 7 | 7 | 0 | 0 |  | 0 | 10 |  | N2 | 2020-04-10 23:17 |  | 40 | 2020-04-10 23:02 | 55 |  |  |  |  | Y | [5 empty] | Y |  |  |  | 6.81 | 0 | [23 empty] | 0.82 | 0 | A | [9 empty] | 0 | 0 | 666 | 0 | 0 | 0 | 0 | 703 | 0 | 0 | 0 | 0 | 0 | 25
2020-04-10 | B57948 | 2 | 중탄소 | SM48CH |  | Si 탈산 | B | 5 | 55 | 0 | 128.87 | D | D |  | D | 1 |  | 1 | 1540 | 1597 | 6300 |  |  | 6300 | 74.46 | 10 | 84610 | 1624 |  | Y | 53 | 32 | [7 empty] | 김익규 | 2 |  |  |  |  | Y |  | 145.9 |  | 87.62 | 7.88 | A |  | 1637 | 1 | 0.16 | 1560 | 1.27 | 69 | 33 | 376 | 6:16 | 16 | 17 | 0 | 0 | 150 | 0 | 0 |  | N2 | 2020-04-11 00:12 | 2020-04-11 00:42 | 30 | 2020-04-10 23:40 | 62 | [14 empty] | 0 | 22.77 | [23 empty] | 0.78 | 0.78 | A | [9 empty] | 0 | 0 | 16 | 0 | 0 | 147 | 0 | 791 | 0 | 207 | 0 | 0 | 0 | 15 |  |  | 5
2020-04-10 | A58061 | 1 | 중탄소 | SM48CH |  | Si 탈산 | B | 21 | 50 | 50300 | 143.22 | D | D | D |  | 1 | 2 |  | 1530 | 1605 | 5100 |  |  | 5100 | 50.23 | 12 | 101532 | 1613 |  | N | 101 | 27 | [7 empty] | 김덕진 | 2 |  |  | Y |  |  |  | 107.25 | 13-1 | 0 | 381.64 | A |  | 1617 | 3 | 0.24 | 1581 | 1.06 | 90 | 50 | 338 | 5:38 | 16 | 20 | 1 | 0 |  | 0 |  |  | N2 | 2020-04-11 01:03 | 2020-04-11 01:43 | 40 | 2020-04-11 01:01 | 42 |  |  |  |  | Y |  |  |  | Y | [5 empty] | 0 | 225.36 | [23 empty] | 61.58 | 0 | A | [9 empty] | 0 | 0 | 653 | 29 | 0 | 0 | 0 | 338 | 0 | 196 | 202 | 0 | 0 | 38
2020-04-10 | C55373 | 3 | 중탄소 | SM45CB | 연주종료 | Si 탈산 | T | 30 | 32 | 51800 | 77.12 | D | D | D |  | 1 |  | 1 | 1535 | 1580 | 4500 |  |  | 4500 | 35.61 | 46 | 126362 | 1621 |  | Y | 42 | 30 | [17 empty] | 78.59 | 0 | A |  | 1609 | 2 | 0.5 | 1567 | 1.91 | 74 | 26 | 401 | 6:41 | 7 | 7 | 0 | 0 |  | 0 | 10 |  | N2 | 2020-04-11 00:17 |  | 47 | 2020-04-11 00:04 | 61 |  |  |  |  | Y | [5 empty] | Y |  |  |  | 12.6 | 0 | [23 empty] | 0.9 | 0 | A | [9 empty] | 0 | 0 | 584 | 0 | 0 | 0 | 0 | 656 | 0 | 0 | 0 | 0 | 0 | 27
2020-04-10 | B57949 | 2 | 중탄소 | SCM435HF | 연주시작 | Al 탈산 | B | 5 | 56 | 49250 | 259.63 | D | D |  | D | 1 |  | 1 | 1540 | 1557 | 15100 |  |  | 15100 | 162.24 | 11 | 93071 | 1685 |  | Y | 204 | 140 | 래들교체함 | [6 empty] | 김익규 | 3 |  |  |  |  | Y |  |  |  | 0 | 403.67 | A |  | 1663 | 1 | 0.14 | 1594 | 0 | 97 | 51 | 426 | 7:06 | 16 | 20 | 0 | 0 |  | 0 | 0 |  | N2 | 2020-04-11 03:42 | 2020-04-11 04:07 | 25 | 2020-04-11 03:29 | 38 |  |  |  |  | N | [8 empty] | 5 | 0 | 19.66 | [19 empty] | 1.39 |  |  |  | 0.59 | 0.59 | A | [9 empty] | 1619 | 20 | 377 | 35 | 0 | 322 | 0 | 725 | 0 | 207 | 0 | 0 | 0 | 7 |  |  | 7 |  | 1
2020-04-10 | C55374 | 3 | 중탄소 | SM45C | 연주종료 | Si 탈산 | T | 15 | 67 | 45600 | 85.58 | D | D | D |  | 1 |  | 1 | 1535 | 1579 | 4500 |  |  | 4500 | 65.53 | 25 | 68675 | 1608 |  | Y | 43 | 32 | [15 empty] | 100.2 | 12-1 | 118.35 | 0 | A |  | 1602 | 2 | 0.49 | 1564 | 1.52 | 71 | 26 | 361 | 6:01 | 10 | 10 | 0 | 0 |  | 0 | 10 |  | N2 | 2020-04-11 01:31 |  | 40 | 2020-04-11 01:12 | 59 |  |  |  |  | Y | [5 empty] | Y |  |  |  | 7.64 | 0 | [23 empty] | 0.84 | 0 | A | [9 empty] | 0 | 0 | 218 | 0 | 0 | 0 | 0 | 546 | 0 | 301 | 0 | 0 | 0 | 0 |  |  | 5
2020-04-10 | A58062 | 1 | 중탄소 | SM48CH |  | Si 탈산 | B | 31 | 12 | 51700 | 67.97 | D | D | D |  | 1 | 1 |  | 1530 | 1563 | 4700 |  |  | 4700 | 46.29 | 12 | 101532 | 1609 |  | Y | 38 | 24 | A58059,A58060 합탕 | [6 empty] | 김덕진 | 2 |  | Y |  |  |  |  | 107.45 | 14-1 | 0 | 141.35 | A |  | 1609 | 3 | 0.22 | 1561 | 1.55 | 70 | 34 | 252 | 4:12 | 16 | 16 | 2 | 0 |  | 0 |  |  | N2 | 2020-04-11 02:08 | 2020-04-11 02:48 | 40 | 2020-04-11 02:08 | 40 | [14 empty] | 0 | 149.24 | [23 empty] | 68.48 | 0 | A | [9 empty] | 45 | 0 | 714 | 19 | 0 | 0 | 0 | 452 | 0 | 201 | 76 | 0 | 0 | 42
2020-04-10 | C55375 | 3 | 중탄소 | SM45C | 연주종료 | Si 탈산 | T | 36 | 56 | 50250 | 82.87 | D | D | D |  | 1 |  | 1 | 1535 | 1543 | 5200 |  |  | 5200 | 54.08 | 35 | 96145 | 1617 |  | Y | 42 | 29 | [15 empty] | 99.45 | 12-2 | 110.43 | 0 | A |  | 1612 | 2 | 0.48 | 1564 | 1.78 | 71 | 24 | 341 | 5:41 | 10 | 14 | 0 | 0 |  | 0 | 10 |  | N2 | 2020-04-11 02:43 |  | 35 | 2020-04-11 02:29 | 49 |  |  |  |  | Y | [5 empty] | Y |  |  |  | 8.09 | 0 | [23 empty] | 0.72 | 0 | A |  |  | 13.984 | 25.677 | 47.468 | 0.465 | 3.394 | 1.848 | 1564.81 | 0 | 0 | 257 | 0 | 0 | 0 | 0 | 504 | 0 | 299 | 0 | 0 | 0 | 0 |  |  | 2
2020-04-10 | A58063 | 1 | 중탄소 | SM48CH |  | Si 탈산 | B | 6 | 35 | 52900 | 71.75 | D | D | D |  | 1 | 1 |  | 1530 | 1562 | 4400 |  |  | 4400 | 43.34 | 12 | 101532 | 1604 |  | Y | 40 | 22 | [7 empty] | 김덕진 | 2 |  |  | Y |  |  |  | 101.7 | 12-9 | 0.01 | 179.6 | A |  | 1604 | 3 | 0.22 | 1563 | 1.28 | 72 | 31 | 246 | 4:06 | 16 | 16 | 3 | 0 |  | 0 |  |  | N2 | 2020-04-11 03:06 | 2020-04-11 03:54 | 48 | 2020-04-11 03:05 | 49 |  |  |  |  | Y |  |  |  | Y | [5 empty] | 0 | 146.4 | [23 empty] | 69.68 | 0 | A | [9 empty] | 42 | 0 | 709 | 9 | 0 | 0 | 0 | 297 | 0 | 196 | 53 | 0 | 0 | 29
2020-04-10 | C55376 | 3 | 중탄소 | SM45C | 연주종료 | Si 탈산 | T | 37 | 40 | 51800 | 79.23 | D | D | D |  | 1 |  | 1 | 1535 | 1537 | 5400 |  |  | 5400 | 56.17 | 35 | 96145 | 1611 |  | Y | 42 | 27 | [15 empty] | 98.75 | 12-5 | 131.23 | 0 | A |  | 1607 | 2 | 0.49 | 1564 | 1.65 | 71 | 22 | 347 | 5:47 | 10 | 12 | 0 | 0 |  | 0 | 10 |  | N2 | 2020-04-11 03:51 |  | 34 | 2020-04-11 03:39 | 46 |  |  |  |  | Y | [5 empty] | Y |  |  |  | 9.32 | 0 | [23 empty] | 0.86 | 0 | A |  |  | 16.283 | 20.904 | 50.09 | 0.473 | 3.076 | 2.396 | 1667.34 | 0 | 0 | 230 | 0 | 0 | 0 | 0 | 497 | 0 | 301 | 0 | 0 | 0 | 0 |  |  | 2
2020-04-10 | A58064 | 1 | 중탄소 | SM48CH |  | Si 탈산 | B | 38 | 32 | 52300 | 73.22 | D | D | D |  | 1 | 1 |  | 1530 | 1556 | 4700 |  |  | 4700 | 46.29 | 12 | 101532 | 1599 |  | Y | 41 | 24 | [7 empty] | 김덕진 | 2 |  |  | Y |  |  |  | 105.35 | 13-4 | 0.01 | 182.87 | A |  | 1599 | 3 | 0.21 | 1554 | 1.45 | 63 | 20 | 254 | 4:14 | 16 | 16 | 4 | 0 |  | 0 |  |  | N2 | 2020-04-11 04:16 | 2020-04-11 04:56 | 40 | 2020-04-11 04:14 | 42 |  |  |  |  | Y |  |  |  | Y | [5 empty] | 0 | 175.59 | [23 empty] | 0 | 0 | A | [9 empty] | 48 | 0 | 696 | 0 | 0 | 0 | 0 | 452 | 0 | 199 | 98 | 0 | 0 | 19
2020-04-10 | B57950 | 2 | 중탄소 | SCM435HF |  | Al 탈산 | B | 22 | 47 | 0 | 97.92 | D | D |  | D | 1 |  | 1 | 1540 | 1577 | 7900 |  |  | 7900 | 84.88 | 11 | 93071 | 1666 |  | Y | 45 | 40 | [7 empty] | 김익규 | 3 |  |  |  |  | Y |  | 151.7 |  | 0 | 207.49 | A |  | 1644 | 1 | 0.18 | 1569 | 0 | 72 | 36 | 442 | 7:22 | 16 | 21 | 0 | 0 |  | 0 | 0 |  | N2 | 2020-04-11 04:45 | 2020-04-11 05:12 | 27 | 2020-04-11 04:35 | 37 |  |  |  |  | N | [8 empty] | 4 | 0 | 28.84 | [23 empty] | 0.37 | 0.37 | A | [9 empty] | 1629 | 0 | 289 | 0 | 0 | 213 | 0 | 599 | 0 | 0 | 0 | 0 | 0 | 12 |  |  | 7
2020-04-10 | C55377 | 3 | 중탄소 | SM45C | 연주종료 | Si 탈산 | T | 30 | 33 | 50900 | 80.08 | D | D | D |  | 1 |  | 1 | 1535 | 1521 | 5500 |  |  | 5500 | 58.89 | 34 | 93398 | 1607 |  | Y | 42 | 31 | [15 empty] | 100.1 | 12-8 | 107.36 | 0 | A |  | 1600 | 2 | 0.5 | 1559 | 1.41 | 66 | 20 | 391 | 6:31 | 10 | 11 | 0 | 0 |  | 0 | 10 |  | N2 | 2020-04-11 04:53 |  | 38 | 2020-04-11 04:44 | 47 |  |  |  |  | Y | [5 empty] | Y |  |  |  | 11.12 | 0 | [23 empty] | 1.02 | 0 | A | [9 empty] | 0 | 0 | 224 | 0 | 0 | 0 | 0 | 393 | 0 | 301 | 0 | 0 | 0 | 11 |  |  | 5
2020-04-10 | A58065 | 1 | 중탄소 | SM48CH | TUNDISH교체전 | Si 탈산 | B | 21 | 51 | 49200 | 70.68 | D | D | D |  | 1 | 1 |  | 1530 | 1535 | 5300 |  |  | 5300 | 59.65 | 12 | 88859 | 1611 |  | Y | 42 | 27 | [7 empty] | 김덕진 | 2 |  |  | Y | [5 empty] | 0 | 235.32 | A |  | 1611 | 3 | 0.21 | 1569 | 1.45 | 78 | 36 | 250 | 4:10 | 16 | 16 | 5 | 0 |  | 0 |  |  | N2 | 2020-04-11 05:13 | 2020-04-11 05:57 | 43 | 2020-04-11 05:13 | 44 |  |  |  |  | Y |  |  |  | Y | [5 empty] | 0 | 161.24 | [23 empty] | 1.13 | 0 | A | [9 empty] | 93 | 0 | 757 | 0 | 0 | 0 | 0 | 299 | 0 | 196 | 0 | 0 | 0 | 57
2020-04-10 | B57951 | 2 | 중탄소 | SCM435HF |  | Al 탈산 | B | 11 | 58 | 48900 | 85.8 | D | D |  | D | 1 |  | 1 | 1540 | 1575 | 5800 |  |  | 5800 | 57.12 | 12 | 101532 | 1645 |  | Y | 44 | 30 | [7 empty] | 김익규 | 3 |  |  |  |  | Y |  | 99.4 | 12-2 | 0 | 150.15 | A |  | 1622 | 1 | 0.14 | 1622 | 0 | 125 | 27 | 252 | 4:12 | 18 | 16 | 0 | 0 |  | 0 | 0 |  | N2 | 2020-04-11 05:34 | 2020-04-11 06:18 | 44 | 2020-04-11 05:27 | 51 |  |  |  |  | N | [8 empty] | 4.5 | 0 | 19.38 | [23 empty] | 0 | 0 | A | [9 empty] | 276 | 978 | 50 | 0 | 0 | 170 | 0 | 674 | 0 | 0 | 0 | 0 | 0 | 0
2020-04-10 | C55378 | 3 | 중탄소 | SM45C-JY | 연주종료 | Al 탈산 | T | 15 | 68 | 45400 | 89.25 | D | D | B |  | 1 |  | 1 | 1535 | 1547 | 5500 |  |  | 5500 | 55.06 | 33 | 99891 | 1610 |  | Y | 43 | 31 | [15 empty] | 102.25 | 12-3 | 108.25 | 0 | A |  | 1608 | 2 | 0.51 | 1569 | 1.5 | 76 | 21 | 373 | 6:13 | 10 | 10 | 0 | 0 |  | 0 | 10 |  | N2 | 2020-04-11 06:05 |  | 36 | 2020-04-11 05:45 | 57 |  |  |  |  | Y | [5 empty] | N |  |  |  | 9.52 | 0 | [23 empty] | 1.68 | 0 | A | [9 empty] | 0 | 0 | 223 | 0 | 0 | 0 | 0 | 408 | 0 | 301 | 0 | 0 | 0 | 0 |  |  | 5
2020-04-10 | A58066 | 1 | 고탄소 | AE1055LS | TUNDISH교체 | Al 탈산 | B | 31 | 13 | 53200 | 80.17 | D | D | B |  | 1 | 1 |  | 1520 | 1554 | 5800 |  |  | 5800 | 68.55 | 10 | 84610 | 1627 | 360 | Y | 43 | 35 | [7 empty] | 김덕진 | 2 |  | Y |  |  |  |  | 98.7 | 13-1 | 0 | 289.72 | A |  | 1629 | 3 | 0.2 | 1571 | 1.57 | 87 | 33 | 276 | 4:36 | 25 | 26 | 6 | 0 |  | 0 |  |  | N2 | 2020-04-11 06:37 | 2020-04-11 07:19 | 42 | 2020-04-11 06:36 | 43 |  |  |  |  | Y |  |  |  | Y | [5 empty] | 0 | 171.55 | [19 empty] | 1.73 |  |  |  | 5.21 | 0.15 | A | [9 empty] | 0 | 0 | 792 | 34 | 0 | 0 | 0 | 598 | 0 | 794 | 0 | 0 | 0 | 61 |  |  |  |  | 1
2020-04-10 | B57952 | 2 | 중탄소 | SCM435HF | 잔강최소화전 | Al 탈산 | B | 18 | 26 | 52200 | 92.02 | D | B |  | B | 1 |  | 1 | 1540 | 1565 | 7800 |  |  | 7800 | 76.82 | 12 | 101532 | 1646 |  | Y | 46 | 38 | [7 empty] | 김익규 | 2 |  |  |  |  | Y |  |  |  | 0 | 267.68 | A |  | 1633 | 1 | 0.16 | 1564 | 1.74 | 67 | 27 | 390 | 6:30 | 18 | 17 | 0 | 0 |  | 0 | 0 |  | N2 | 2020-04-11 06:59 | 2020-04-11 07:22 | 23 | 2020-04-11 06:48 | 34 |  |  |  |  | N | 호이스트고장 | [7 empty] | 4 | 0.51 | 24.85 | [23 empty] | 0.09 | 0.09 | A | [9 empty] | 1558 | 0 | 33 | 0 | 0 | 209 | 0 | 737 | 0 | 0 | 0 | 0 | 0 | 15 |  |  | 5
2020-04-10 | C55379 | 3 | 중탄소 | SM45C-JY | 연주종료 | Al 탈산 | T | 36 | 57 | 50550 | 89.82 | D | B | B |  | 1 |  | 1 | 1535 | 1536 | 5800 |  |  | 5800 | 58.06 | 33 | 99891 | 1623 |  | Y | 44 | 30 | [7 empty] | 박지웅 | 3 |  |  |  |  | Y |  | 98.8 | 12-2 | 110.32 | 0 | A |  | 1606 | 2 | 0.49 | 1564 | 1.27 | 71 | 28 | 385 | 6:25 | 10 | 11 | 0 | 0 |  | 0 | 10 |  | N2 | 2020-04-11 07:08 |  | 38 | 2020-04-11 06:56 | 50 |  |  |  |  | Y | [5 empty] | N |  |  |  | 12.2 | 0 | [23 empty] | 1.68 | 0 | A | [9 empty] | 0 | 0 | 24 | 0 | 0 | 0 | 0 | 398 | 0 | 300 | 0 | 0 | 0 | 0 |  |  | 5
2020-04-11 | A58067 | 1 | 고탄소 | AE1055LS |  | Al 탈산 | B | 6 | 36 | 49700 | 87.55 | B | B | B |  | 1 | 1 |  | 1520 | 1534 | 6300 |  |  | 6300 | 74.46 | 10 | 84610 | 1597 |  | Y | 43 | 34 | [7 empty] | 이호남 | 2 |  | Y |  |  |  |  | 98.3 | 12-5 | 0 | 241.44 | A |  | 1592 | 3 | 0.2 | 1549 | 1 | 65 | 35 | 273 | 4:33 | 25 | 26 | 7 | 0 |  | 0 |  |  | N2 | 2020-04-11 07:50 | 2020-04-11 08:19 | 29 | 2020-04-11 07:49 | 30 |  |  |  |  | Y |  |  |  | Y | [5 empty] | 0 | 209.24 | [23 empty] | 11.28 | 0.15 | A | [9 empty] | 0 | 0 | 774 | 13 | 0 | 0 | 0 | 813 | 0 | 779 | 0 | 0 | 0 | 18
2020-04-11 | B57953 | 2 | 중탄소 | SCM435W | 잔강최소화 | Al 탈산 | B | 5 | 57 | 49200 | 98.03 | B | B |  | B | 1 |  | 1 | 1540 | 1585 | 6600 |  |  | 6600 | 69.43 | 11 | 95062 | 1636 |  | Y | 50 | 33 | [7 empty] | 임승우 | 2 |  |  |  |  | Y |  | 145.3 |  | 244.05 | 0 | A |  | 1626 | 1 | 0.14 | 1569 | 1.45 | 69 | 21 | 213 | 3:33 | 18 | 19 | 0 | 0 |  | 0 | 0 |  | AR | 2020-04-11 08:04 | 2020-04-11 08:39 | 35 | 2020-04-11 07:54 | 45 |  |  |  |  | N | 호이스트고장 | [7 empty] | 5 | 13.94 | 0 | [23 empty] | 0.04 | 0.04 | A | [9 empty] | 1384 | 0 | 33 | 0 | 0 | 238 | 0 | 658 | 0 | 0 | 0 | 0 | 0 | 5 |  |  | 4
2020-04-11 | C55380 | 3 | 중탄소 | SM45C | 연주종료 | Si 탈산 | T | 37 | 41 | 51800 | 104.93 | B | B | B |  | 1 |  | 1 | 1535 | 1544 | 8300 |  |  | 8300 | 83.93 | 36 | 98892 | 1616 |  | Y | 65 | 44 |  |  | C55377 | 05 |  |  |  | 박재승 | 3 |  | N | Y |  | Y |  | 102.75 | 12-9 | 357.44 | 0 | A |  | 1606 | 2 | 0.49 | 1563 | 1.59 | 70 | 30 | 497 | 8:17 | 10 | 12 | 0 | 0 |  | 0 | 10 |  | N2 | 2020-04-11 08:35 |  | 17 | 2020-04-11 08:23 | 30 |  |  |  |  | Y | [5 empty] | Y |  |  |  | 11.62 | 0 | [23 empty] | 1.68 | 0 | A |  |  | 8.264 | 28.308 | 52.39 | 0.275 | 6.339 | 1.85 | 1429.89 | 0 | 0 | 52 | 0 | 0 | 0 | 0 | 953 | 0 | 300 | 332 | 0 | 0 | 0 |  |  | 5
2020-04-11 | A58068 | 1 | 고탄소 | AE1055LS |  | Al 탈산 | B | 38 | 33 | 52700 | 88.48 | B | B | B |  | 1 | 1 |  | 1520 | 1552 | 4700 |  |  | 4700 | 46.29 | 12 | 101532 | 1596 |  | Y | 42 | 29 | [7 empty] | 이호남 | 2 |  | N | Y |  |  |  | 103 | 13-1 | 0 | 295.61 | A |  | 1596 | 3 | 0.2 | 1545 | 1.11 | 61 | 29 | 280 | 4:40 | 25 | 25 | 8 | 0 |  | 0 |  |  | N2 | 2020-04-11 08:57 | 2020-04-11 09:18 | 20 | 2020-04-11 08:56 | 21 |  |  |  |  | Y |  |  |  | Y | [5 empty] | 0 | 224.94 | [23 empty] | 17.43 | 0.15 | A | [9 empty] | 36 | 0 | 906 | 12 | 0 | 0 | 0 | 481 | 0 | 480 | 0 | 0 | 0 | 24
2020-04-11 | B57954 | 2 | 중탄소 | SCM435W |  | Al 탈산 | B | 22 | 48 | 49650 | 90.05 | B | B |  | B | 1 |  | 1 | 1540 | 1525 | 7800 |  |  | 7800 | 82.05 | 11 | 95062 | 1636 |  | Y | 45 | 42 | [7 empty] | 임승우 | 2 |  |  |  |  | Y |  | 102.85 | 12-7 | 174.87 | 0 | A |  | 1631 | 1 | 0.13 | 1573 | 1.43 | 73 | 36 | 249 | 4:09 | 18 | 19 | 0 | 0 |  | 0 | 0 |  | AR | 2020-04-11 09:01 | 2020-04-11 09:38 | 38 | 2020-04-11 08:52 | 46 |  |  |  |  | Y | [8 empty] | 4.5 | 15.37 | 0 | [23 empty] | 0.06 | 0.06 | A | [9 empty] | 1412 | 0 | 30 | 0 | 0 | 204 | 0 | 813 | 0 | 0 | 0 | 0 | 0 | 0 |  |  | 4
2020-04-11 | C55381 | 3 | 중탄소 | SM45C | 연주종료 | Si 탈산 | T | 30 | 34 | 51400 | 97.27 | B | B | B |  | 1 |  | 1 | 1535 | 1540 | 5900 |  |  | 5900 | 47.73 | 45 | 123615 | 1616 |  | Y | 50 | 33 |  |  | C55378 | 05 |  |  |  | 박재승 | 3 |  | N | Y |  | Y |  | 101.5 | 12-9 | 215.93 | 0 | A |  | 1599 | 2 | 0.52 | 1558 | 1.24 | 65 | 26 | 367 | 6:07 | 10 | 12 | 0 | 0 |  | 0 | 10 |  | N2 | 2020-04-11 09:45 |  | 16 | 2020-04-11 09:30 | 31 |  |  |  |  | Y | [5 empty] | Y |  |  |  | 14.03 | 0 | [23 empty] | 1.68 | 0 | A |  |  | 9.888 | 28.716 | 49.227 | 0.173 | 4.978 | 1.714 | 1485.27 | 0 | 0 | 0 | 0 | 0 | 0 | 0 | 404 | 0 | 300 | 0 | 0 | 0 | 0 |  |  | 5
2020-04-11 | B57955 | 2 | 중탄소 | SCM435W |  | Al 탈산 | B | 11 | 59 | 49000 | 94.97 | B | B |  | B | 1 |  | 1 | 1540 | 1565 | 6700 |  |  | 6700 | 70.48 | 11 | 95062 | 1637 | 725 | Y | 48 | 34 | [7 empty] | 임승우 | 2 |  |  |  |  | Y |  | 104.4 | 12-7 | 171.44 | 0 | A |  | 1615 | 1 | 0.13 | 1566 | 1.1 | 66 | 34 | 233 | 3:53 | 18 | 19 | 0 | 0 |  | 0 | 0 |  | AR | 2020-04-11 10:07 | 2020-04-11 10:43 | 36 | 2020-04-11 09:59 | 44 |  |  |  |  | N | 호이스트고장 | [7 empty] | 4.2 | 14.91 | 0 | [23 empty] | 0.06 | 0.06 | A | [9 empty] | 1434 | 0 | 50 | 196 | 0 | 208 | 0 | 717 | 0 | 0 | 0 | 0 | 0 | 0 |  |  | 2
2020-04-11 | A58069 | 1 | 고탄소 | AE1055LS |  | Al 탈산 | B | 21 | 52 | 49700 | 80.72 | B | B | B |  | 1 | 1 |  | 1520 | 1532 | 5500 |  |  | 5500 | 54.17 | 12 | 101532 | 1591 |  | Y | 40 | 34 | [7 empty] | 이호남 | 2 |  | Y |  |  |  |  | 106.15 | 12-10 | 0 | 264.02 | A |  | 1591 | 3 | 0.19 | 1550 | 0.98 | 66 | 29 | 248 | 4:08 | 25 | 25 | 9 | 0 |  | 0 |  |  | N2 | 2020-04-11 09:53 | 2020-04-11 10:19 | 26 | 2020-04-11 09:52 | 27 |  |  |  |  | Y |  |  |  | Y | [5 empty] | 0 | 204.39 | [23 empty] | 27.78 | 0.15 | A | [9 empty] | 0 | 0 | 834 | 12 | 0 | 0 | 0 | 506 | 0 | 544 | 0 | 0 | 0 | 23
2020-04-11 | C55382 | 3 | 중탄소 | SWRCH45 | 연주종료 | Al 탈산 | T | 15 | 69 | 45950 | 100.15 | B | B | B |  | 1 |  | 1 | 1535 | 1527 | 6000 |  |  | 6000 | 85.08 | 36 | 70524 | 1622 | 373 | Y | 48 | 31 |  |  | C55379 | 05 |  |  |  | 박재승 | 3 |  | Y | N |  | Y |  | 102.95 | 12-3 | 166.45 | 0 | A |  | 1604 | 2 | 0.51 | 1565 | 1.5 | 72 | 29 | 406 | 6:46 | 7 | 11 | 0 | 0 |  | 0 | 10 |  | N2 | 2020-04-11 10:52 |  | 19 | 2020-04-11 10:26 | 45 |  |  |  |  | Y | [5 empty] | Y |  |  |  | 12.4 | 0 | [23 empty] | 1.68 | 0 | A | [9 empty] | 0 | 0 | 21 | 0 | 0 | 0 | 0 | 388 | 0 | 299 | 0 | 0 | 0 | 8 |  |  | 5
2020-04-11 | A58070 | 1 | 고탄소 | AE1055LS |  | Al 탈산 | B | 31 | 14 | 52500 | 72.08 | B | B | B |  | 1 | 1 |  | 1520 | 1551 | 4300 |  |  | 4300 | 42.35 | 12 | 101532 | 1601 |  | Y | 40 | 26 | [7 empty] | 이호남 | 2 |  | Y |  |  |  |  | 105.55 | 13-8 | 0.28 | 19.59 | A |  | 1601 | 3 | 0.19 | 1556 | 1.5 | 72 | 33 | 300 | 5:00 | 25 | 25 | 10 | 0 |  | 0 |  |  | N2 | 2020-04-11 10:45 | 2020-04-11 11:22 | 37 | 2020-04-11 10:44 | 38 |  |  |  |  | Y |  |  |  | Y | [5 empty] | 0 | 178 | [23 empty] | 28.75 | 0.15 | A | [9 empty] | 27 | 0 | 872 | 17 | 0 | 0 | 0 | 407 | 0 | 404 | 0 | 0 | 0 | 29
2020-04-11 | B57956 | 2 | 중탄소 | SCM435W | TUNDISH교체전 | Al 탈산 | B | 18 | 27 | 52100 | 81.93 | B | B |  | B | 1 |  | 1 | 1540 | 1566 | 6500 |  |  | 6500 | 72.45 | 11 | 89718 | 1637 |  | Y | 42 | 33 | [7 empty] | 임승우 | 2 |  |  |  |  | Y |  | 99.8 | 12-9 | 191.24 | 0 | A |  | 1620 | 1 | 0.1 | 1567 | 1.56 | 67 | 26 | 200 | 3:20 | 18 | 19 | 0 | 0 |  | 0 | 0 |  | AR | 2020-04-11 10:59 | 2020-04-11 11:47 | 48 | 2020-04-11 10:50 | 58 |  |  |  |  | N | 호이스트고장 | [7 empty] | 4 | 12.89 | 0 | [23 empty] | 0.05 | 0.05 | A | [9 empty] | 1363 | 0 | 84 | 0 | 0 | 225 | 0 | 713 | 0 | 0 | 0 | 0 | 0 | 0 |  |  | 2
2020-04-11 | C55383 | 3 | 중탄소 | SWRCH45 | TUNDISH교체전 | Al 탈산 | T | 36 | 58 | 50500 | 76.75 | B | B | B |  | 1 |  | 1 | 1535 | 1548 | 5800 |  |  | 5800 | 58.05 | 51 | 99909 | 1620 |  | Y | 42 | 30 |  |  | C55380 | 05 |  |  |  | 박재승 | 3 |  | Y |  |  | Y |  | 103.2 | 12-6 | 81.74 | 0 | A |  | 1609 | 2 | 0.47 | 1559 | 2 | 66 | 25 | 405 | 6:45 | 7 | 13 | 0 | 0 |  | 0 | 10 |  | N2 | 2020-04-11 11:39 |  | 41 | 2020-04-11 11:29 | 52 |  |  |  |  | Y | [5 empty] | Y |  |  |  | 3.5 | 0 | [23 empty] | 1.68 | 0 | A | [9 empty] | 0 | 0 | 24 | 0 | 0 | 0 | 0 | 506 | 0 | 301 | 0 | 0 | 0 | 20 |  |  | 5
2020-04-11 | A58071 | 1 | 고탄소 | AE1055LS |  | Al 탈산 | B | 6 | 37 | 49600 | 84.98 | B | B | B |  | 1 | 1 |  | 1520 | 1549 | 5300 |  |  | 5300 | 52.2 | 12 | 101532 | 1592 |  | Y | 40 | 33 | [7 empty] | 이호남 | 2 |  |  | Y |  |  |  | 107.65 | 13-5 | 0.89 | 233.3 | A |  | 1592 | 3 | 0.19 | 1544 | 1.09 | 60 | 29 | 280 | 4:40 | 25 | 25 | 11 | 0 |  | 0 |  |  | N2 | 2020-04-11 11:57 | 2020-04-11 12:25 | 29 | 2020-04-11 11:55 | 30 |  |  |  |  | Y |  |  |  | Y | [5 empty] | 0 | 218.43 | [23 empty] | 30.09 | 0.15 | A | [9 empty] | 21 | 0 | 834 | 36 | 0 | 0 | 0 | 701 | 0 | 769 | 0 | 0 | 0 | 28
2020-04-11 | B57957 | 2 | 중탄소 | SM45CS | TUNDISH교체 | Al 탈산 | B | 5 | 58 | 48350 | 99.92 | B | B |  | B | 1 |  | 1 | 1540 | 1584 | 6700 |  |  | 6700 | 71.99 | 11 | 93071 | 1657 |  | Y | 47 | 35 | [7 empty] | 임승우 | 2 |  |  |  |  | N |  | 93.15 | 11-6 | 324.98 | 0 | A |  | 1635 | 1 | 0.13 | 1574 | 1.18 | 81 | 26 | 675 | 11:15 | 13 | 20 | 0 | 0 | 30 | 0 | 0 |  | N2 | 2020-04-11 12:24 | 2020-04-11 13:16 | 52 | 2020-04-11 12:16 | 61 |  |  |  |  | Y | [8 empty] | 5.5 | 12.76 | 0 | [19 empty] | 1.73 |  |  |  | 0.04 | 0.04 | A | [9 empty] | 0 | 0 | 51 | 0 | 0 | 115 | 0 | 1392 | 0 | 761 | 0 | 0 | 0 | 5 |  |  | 7 |  | 1
2020-04-11 | A58072 | 1 | 고탄소 | AE1055LS |  | Al 탈산 | B | 38 | 34 | 52300 | 82.78 | B | B | B |  | 1 | 1 |  | 1520 | 1584 | 4700 |  |  | 4700 | 46.29 | 12 | 101532 | 1588 |  | Y | 46 | 29 | [7 empty] | 이호남 | 2 |  |  | Y |  |  |  | 108.1 | 13-6 | 0.04 | 199.57 | A |  | 1588 | 3 | 0.19 | 1550 | 1.06 | 66 | 29 | 251 | 4:11 | 25 | 25 | 12 | 0 |  | 0 |  |  | N2 | 2020-04-11 12:53 | 2020-04-11 13:30 | 37 | 2020-04-11 12:51 | 39 |  |  |  |  | Y |  |  |  | Y | [5 empty] | 0 | 168.12 | [23 empty] | 31.15 | 0.15 | A | [9 empty] | 43 | 0 | 844 | 35 | 0 | 0 | 0 | 733 | 0 | 717 | 0 | 0 | 0 | 25
2020-04-11 | B57958 | 2 | 중탄소 | SM45CS |  | Al 탈산 | B | 22 | 49 | 49950 | 86.12 | B | B |  | B | 1 |  | 1 | 1540 | 1547 | 6600 |  |  | 6600 | 70.91 | 11 | 93071 | 1637 |  | Y | 45 | 35 | [7 empty] | 임승우 | 2 |  |  |  |  | Y |  | 96.45 | 12-1 | 229.38 | 0 | A |  | 1614 | 1 | 0.19 | 1567 | 1.36 | 74 | 30 | 319 | 5:19 | 15 | 15 | 0 | 0 |  | 0 | 0 |  | N2 | 2020-04-11 13:33 | 2020-04-11 14:09 | 36 | 2020-04-11 13:24 | 45 |  |  |  |  | N | 호이스트고장 | [7 empty] | 4.7 | 14.18 | 0 | [23 empty] | 0.02 | 0.02 | A | [9 empty] | 0 | 0 | 41 | 0 | 0 | 130 | 0 | 796 | 0 | 201 | 0 | 0 | 0 | 32
2020-04-11 | C55384 | 3 | 저탄소 | SCR420HC | 연주시작 | Al 탈산 | T | 37 | 42 | 50500 | 119.52 | B | B | C |  | 1 |  | 1 | 1550 | 1565 | 9800 |  |  | 9800 | 118.92 | 30 | 82410 | 1690 |  | Y | 64 | 49 |  |  | B57955 | 05 |  |  |  | 박재승 | 3 |  | Y |  |  | N |  | 100.6 | 12-6 | 0 | 432.48 | A |  | 1664 | 2 | 0.49 | 1599 | 1.59 | 88 | 37 | 481 | 8:01 | 13 | 18 | 0 | 0 |  | 0 | 15 |  | N2 | 2020-04-11 14:10 |  | 19 | 2020-04-11 13:55 | 34 |  |  |  |  | Y | [5 empty] | Y |  |  |  | 0.77 | 5.22 | [23 empty] | 0 | 0 | B | [9 empty] | 16 | 1285 | 56 | 0 | 0 | 0 | 0 | 1108 | 0 | 300 | 405 | 0 | 0 | 0 |  |  | 14 |  | 1
2020-04-11 | A58073 | 1 | 고탄소 | AE1055LS |  | Al 탈산 | B | 21 | 53 | 49700 | 76 | B | B | B |  | 1 | 1 |  | 1520 | 1573 | 4400 |  |  | 4400 | 52 | 10 | 84610 | 1602 |  | Y | 40 | 30 | [7 empty] | 이호남 | 2 |  |  | Y | [5 empty] | 7.1 | 60.83 | A |  | 1602 | 3 | 0.19 | 1557 | 1.25 | 73 | 34 | 228 | 3:48 | 25 | 25 | 13 | 0 |  | 0 |  |  | N2 | 2020-04-11 13:49 | 2020-04-11 14:34 | 45 | 2020-04-11 13:48 | 46 |  |  |  |  | Y |  |  |  | Y | [5 empty] | 0 | 171.03 | [23 empty] | 32.21 | 0.15 | A | [9 empty] | 76 | 0 | 862 | 27 | 0 | 0 | 0 | 573 | 0 | 573 | 0 | 0 | 0 | 29
2020-04-11 | B57959 | 2 | 중탄소 | SM45CS |  | Al 탈산 | B | 11 | 60 | 48900 | 78.63 | B | B |  | C | 1 |  | 1 | 1540 | 1547 | 5500 |  |  | 5500 | 59.09 | 11 | 93071 | 1614 |  | Y | 39 | 31 | [7 empty] | 임승우 | 2 |  |  |  |  | Y |  | 102.5 | 12-5 | 224.66 | 0 | A |  | 1599 | 1 | 0.12 | 1558 | 1.28 | 65 | 24 | 239 | 3:59 | 13 | 14 | 0 | 0 |  | 0 | 0 |  | N2 | 2020-04-11 14:38 | 2020-04-11 15:11 | 33 | 2020-04-11 14:30 | 41 |  |  |  |  | N | 호이스트고장 | [7 empty] | 4.8 | 7.57 | 0 | [23 empty] | 0 | 0 | A | [9 empty] | 0 | 0 | 225 | 0 | 0 | 146 | 0 | 687 | 0 | 208 | 0 | 0 | 0 | 39
2020-04-11 | C55385 | 3 | 저탄소 | SCR420HC | 연주종료 | Al 탈산 | T | 30 | 35 | 50300 | 109.37 | B | C | C |  | 1 |  | 1 | 1550 | 1573 | 7700 |  |  | 7700 | 77.86 | 36 | 98892 | 1630 |  | Y | 45 | 42 |  |  | B57956 | 07 |  |  |  | 박재승 | 3 |  | Y |  |  | Y |  | 103.9 | 13-1 | 0 | 335.11 | A |  | 1631 | 2 | 0.5 | 1572 | 1.26 | 61 | 28 | 479 | 7:59 | 13 | 18 | 0 | 0 |  | 0 | 19 |  | N2 | 2020-04-11 15:17 |  | 20 | 2020-04-11 14:58 | 39 |  |  |  |  | Y | [5 empty] | Y |  |  |  | 2.71 | 8.83 | [23 empty] | 0 | 0 | A | [9 empty] | 843 | 722 | 35 | 134 | 0 | 0 | 0 | 399 | 0 | 300 | 0 | 0 | 0 | 14 |  |  | 9
2020-04-11 | A58074 | 1 | 고탄소 | AE1055LS |  | Al 탈산 | B | 31 | 15 | 52700 | 78.8 | B | C | C |  | 1 | 1 |  | 1520 | 1577 | 4400 |  |  | 4400 | 43.34 | 12 | 101532 | 1590 |  | Y | 44 | 29 | [7 empty] | 이호남 | 2 |  |  | Y |  |  |  | 100.95 | 13-3 | 0 | 81.09 | A |  | 1590 | 3 | 0.19 | 1545 | 1.29 | 61 | 28 | 285 | 4:45 | 25 | 25 | 14 | 0 |  | 0 |  |  | N2 | 2020-04-11 14:52 | 2020-04-11 15:36 | 44 | 2020-04-11 14:51 | 44 |  |  |  |  | Y |  |  |  | Y | [5 empty] | 0 | 160.65 | [23 empty] | 36.08 | 0.15 | A | [9 empty] | 56 | 0 | 867 | 18 | 0 | 0 | 0 | 597 | 0 | 516 | 0 | 0 | 0 | 13
2020-04-11 | B57960 | 2 | 중탄소 | SM45CS |  | Al 탈산 | B | 18 | 28 | 52450 | 81.35 | C | C |  | C | 1 |  | 1 | 1540 | 1556 | 5500 |  |  | 5500 | 59.09 | 11 | 93071 | 1617 |  | Y | 38 | 28 |  |  | B57957 | 05 |  |  |  | 고승만 | 2 |  |  | Y |  | Y |  | 107.85 | 13-7 | 217.44 | 0 | A |  | 1601 | 1 | 0.1 | 1560 | 1.14 | 67 | 21 | 244 | 4:04 | 13 | 13 | 0 | 0 | 22 | 0 | 0 |  | N2 | 2020-04-11 15:44 | 2020-04-11 16:16 | 32 | 2020-04-11 15:35 | 41 |  |  |  |  | N | 호이스트고장 | [7 empty] | 3.8 | 6.88 | 0 | [23 empty] | 0 | 0 | A | [9 empty] | 0 | 0 | 41 | 0 | 0 | 141 | 0 | 558 | 0 | 200 | 0 | 0 | 0 | 41
2020-04-11 | C55386 | 3 | 저탄소 | SCR420HC | 연주종료 | Al 탈산 | T | 15 | 70 | 45750 | 106.8 | C | C | C |  | 1 |  | 1 | 1550 | 1582 | 6900 |  |  | 6900 | 71.77 | 35 | 96145 | 1669 |  | Y | 43 | 39 | 빌레트 포지션 높아 10톤내림 |  |  | 10 |  |  |  |  | 2 |  |  |  |  | Y |  | 99.25 | 11-10 | 0 | 327.53 | A |  | 1645 | 2 | 0.48 | 1589 | 1.17 | 78 | 37 | 443 | 7:23 | 13 | 18 | 0 | 0 |  | 0 | 16 |  | N2 | 2020-04-11 16:21 |  | 22 | 2020-04-11 16:05 | 38 |  |  |  |  | Y | [5 empty] | Y |  |  |  | 1.87 | 4.34 | [23 empty] | 0 | 0 | A | [9 empty] | 686 | 848 | 5 | 208 | 0 | 0 | 0 | 404 | 0 | 201 | 0 | 0 | 0 | 14 |  |  | 9
2020-04-11 | A58075 | 1 | 고탄소 | AE1055LS |  | Al 탈산 | B | 6 | 38 | 50000 | 87.75 | C | C | C |  | 1 | 1 |  | 1520 | 1529 | 6600 |  |  | 6600 | 65 | 12 | 101532 | 1581 |  | Y | 49 | 41 | [7 empty] | 박안희 | 2 |  |  | Y |  |  |  | 113.2 | 13-10 | 0 | 376.3 | A |  | 1581 | 3 | 0.19 | 1543 | 1 | 59 | 28 | 282 | 4:42 | 25 | 25 | 15 | 0 |  | 0 |  |  | N2 | 2020-04-11 16:08 | 2020-04-11 16:39 | 30 | 2020-04-11 16:07 | 31 |  |  |  |  | Y |  |  |  | Y | [5 empty] | 0 | 164.86 | [23 empty] | 39.09 | 0.15 | A | [9 empty] | 76 | 0 | 946 | 19 | 0 | 0 | 0 | 694 | 0 | 625 | 0 | 0 | 0 | 49
2020-04-11 | B57961 | 2 | 중탄소 | SM45CS |  | Al 탈산 | B | 5 | 59 | 48850 | 87.9 | C | C |  | C | 1 |  | 1 | 1540 | 1564 | 5700 |  |  | 5700 | 56.14 | 12 | 101532 | 1614 |  | Y | 38 | 32 |  |  | B57958 | 05 |  |  |  | 고승만 | 2 |  | Y | N |  | Y |  | 101.65 | 12-4 | 199.86 | 0 | A |  | 1611 | 1 | 0.13 | 1570 | 1.21 | 77 | 34 | 275 | 4:35 | 15 | 15 | 0 | 0 |  | 0 | 0 |  | N2 | 2020-04-11 17:02 | 2020-04-11 17:22 | 19 | 2020-04-11 16:46 | 36 |  |  |  |  | N | 호이스트고장 | [7 empty] | 4.3 | 7.53 | 0 | [23 empty] | 0 | 0 | A | [9 empty] | 0 | 0 | 51 | 0 | 0 | 165 | 0 | 701 | 0 | 401 | 0 | 0 | 0 | 39
2020-04-11 | A58076 | 1 | 고탄소 | AE1055LS |  | Al 탈산 | B | 38 | 35 | 52200 | 77.15 | C | C | C |  | 1 | 1 |  | 1520 | 1547 | 4800 |  |  | 4800 | 47.28 | 12 | 101532 | 1588 |  | Y | 43 | 31 | [7 empty] | 박안희 | 2 |  |  | Y |  |  |  | 108.15 | 13-6 | 0.03 | 66.59 | A |  | 1588 | 3 | 0.21 | 1548 | 1.21 | 64 | 28 | 253 | 4:13 | 25 | 25 | 16 | 0 |  | 0 |  |  | N2 | 2020-04-11 17:06 | 2020-04-11 17:47 | 41 | 2020-04-11 17:04 | 43 |  |  |  |  | Y |  |  |  | Y | [5 empty] | 0 | 132 | [23 empty] | 0.05 | 0 | A | [9 empty] | 73 | 0 | 971 | 14 | 0 | 0 | 0 | 549 | 0 | 520 | 0 | 0 | 0 | 6
2020-04-11 | C55387 | 3 | 저탄소 | SCR420HC | 연주종료 | Al 탈산 | T | 36 | 59 | 50500 | 99.65 | C | C | C |  | 1 |  | 1 | 1550 | 1549 | 6800 |  |  | 6800 | 72.81 | 34 | 93398 | 1642 |  | Y | 44 | 35 |  |  |  | 05 |  |  |  |  | 2 |  |  |  |  | Y |  | 102.55 | 12-5 | 0 | 307.55 | A |  | 1625 | 2 | 0.51 | 1576 | 1.17 | 65 | 30 | 535 | 8:55 | 13 | 18 | 0 | 0 |  | 0 | 14 |  | N2 | 2020-04-11 17:40 |  | 6 | 2020-04-11 17:26 | 20 |  |  |  |  | Y | [5 empty] | Y |  |  |  | 1.36 | 8.77 | [23 empty] | 0 | 0 | A | [9 empty] | 61 | 1280 | 51 | 310 | 0 | 0 | 0 | 399 | 0 | 199 | 0 | 0 | 0 | 7 |  |  | 9
2020-04-11 | B57962 | 2 | 중탄소 | SM45CS |  | Al 탈산 | B | 22 | 50 | 49700 | 77.28 | C | C |  | C | 1 |  | 1 | 1540 | 1564 | 5100 |  |  | 5100 | 54.8 | 11 | 93071 | 1615 | 365 | Y | 36 | 29 |  |  | B57959 | 05 |  |  |  | 고승만 | 2 |  | Y | N |  | Y |  | 98.3 | 12-2 | 182.02 | 0 | A |  | 1611 | 1 | 0.12 | 1565 | 1.21 | 72 | 34 | 303 | 5:03 | 15 | 14 | 0 | 0 |  | 0 | 0 |  | N2 | 2020-04-11 17:56 | 2020-04-11 18:28 | 32 | 2020-04-11 17:48 | 40 |  |  |  |  | N | 호이스트고장 | [7 empty] | 4.6 | 6.91 | 0 | [23 empty] | 0.05 | 0.05 | A | [9 empty] | 0 | 0 | 20 | 0 | 0 | 131 | 0 | 700 | 0 | 207 | 0 | 0 | 0 | 5
2020-04-11 | A58077 | 1 | 고탄소 | AE1055LS |  | Al 탈산 | B | 21 | 54 | 49400 | 82.55 | C | C | C |  | 1 | 1 |  | 1520 | 1536 | 5700 |  |  | 5700 | 56.14 | 12 | 101532 | 1596 |  | Y | 43 | 35 | [7 empty] | 박안희 | 2 |  |  | Y |  |  |  | 108.75 | 13-2 | 0 | 92.7 | A |  | 1596 | 3 | 0.19 | 1547 | 1.26 | 63 | 29 | 286 | 4:46 | 25 | 25 | 17 | 0 |  | 0 |  |  | N2 | 2020-04-11 18:12 | 2020-04-11 18:52 | 40 | 2020-04-11 18:11 | 41 |  |  |  |  | Y |  |  |  | Y | [5 empty] | 0 | 169.89 | [23 empty] | 1.9 | 0 | B | [9 empty] | 79 | 0 | 964 | 15 | 0 | 0 | 0 | 595 | 0 | 517 | 0 | 0 | 0 | 24
2020-04-11 | C55388 | 3 | 저탄소 | SCR420HC | 연주종료 | Al 탈산 | T | 37 | 43 | 51700 | 94.07 | C | C | C |  | 1 |  | 1 | 1550 | 1564 | 6800 |  |  | 6800 | 48.54 | 51 | 140097 | 1707 |  | Y | 42 | 35 |  |  |  | 05 |  |  |  |  | 2 |  |  |  |  | Y |  | 101.75 | 12-7 | 0 | 336.02 | A |  | 1640 | 2 | 0.48 | 1587 | 1.47 | 76 | 35 | 471 | 7:51 | 13 | 18 | 0 | 0 |  | 0 | 16 |  | N2 | 2020-04-11 18:40 |  | 15 | 2020-04-11 18:25 | 31 |  |  |  |  | Y | [5 empty] | Y |  |  |  | 0.95 | 5.65 | [23 empty] | 0 | 0 | A | [9 empty] | 26 | 1344 | 35 | 338 | 0 | 0 | 0 | 405 | 0 | 200 | 0 | 0 | 0 | 5 |  |  | 8
2020-04-11 | A58078 | 1 | 고탄소 | AE1055LS |  | Al 탈산 | B | 31 | 16 | 53100 | 80.87 | C | C | C |  | 1 | 1 |  | 1520 | 1562 | 4900 |  |  | 4900 | 48.26 | 12 | 101532 | 1596 |  | Y | 43 | 30 | [7 empty] | 박안희 | 2 |  |  | Y |  |  |  | 105.3 | 13-7 | 0 | 115.19 | A |  | 1596 | 3 | 0.19 | 1551 | 1.18 | 67 | 27 | 279 | 4:39 | 25 | 25 | 18 | 0 |  | 0 |  |  | N2 | 2020-04-11 19:12 | 2020-04-11 19:57 | 45 | 2020-04-11 19:12 | 45 |  |  |  |  | Y |  |  |  | Y | [5 empty] | 0 | 163.24 | [23 empty] | 4.45 | 0 | A | [9 empty] | 23 | 0 | 830 | 0 | 0 | 0 | 0 | 552 | 0 | 516 | 0 | 0 | 0 | 22
2020-04-11 | B57963 | 2 | 중탄소 | SM45CS |  | Al 탈산 | B | 11 | 61 | 49250 | 72.12 | C | C |  | C | 1 |  | 1 | 1540 | 1565 | 4900 |  |  | 4900 | 51.27 | 13 | 95579 | 1614 |  | Y | 31 | 25 |  |  | B57960 | 05 |  |  |  | 고승만 | 2 |  | Y | N |  | Y |  | 105.25 | 12-7 | 207.74 | 0 | A |  | 1607 | 1 | 0.13 | 1563 | 1.26 | 70 | 28 | 284 | 4:44 | 15 | 15 | 0 | 0 |  | 0 | 0 |  | N2 | 2020-04-11 19:10 | 2020-04-11 19:33 | 23 | 2020-04-11 19:04 | 29 |  |  |  |  | N | 호이스트고장 | [7 empty] | 4.7 | 7.67 | 0 | [23 empty] | 0 | 0 | A | [9 empty] | 0 | 0 | 250 | 0 | 0 | 175 | 0 | 674 | 0 | 408 | 0 | 0 | 0 | 25
2020-04-11 | C55389 | 3 | 저탄소 | T-SCR420HON | 연주종료 | Al 탈산 | T | 30 | 36 | 51200 | 93.73 | C | C | C |  | 1 |  | 1 | 1550 | 1566 | 6800 |  |  | 6800 | 103.14 | 24 | 65928 | 1634 |  | Y | 52 | 26 |  |  |  | 05 |  |  |  |  | 2 |  |  |  |  | Y |  | 105.3 | 13-3 | 0 | 356 | A |  | 1622 | 2 | 0.49 | 1576 | 1.59 | 66 | 30 | 452 | 7:32 | 16 | 18 | 0 | 0 |  | 0 | 15 |  | N2 | 2020-04-11 19:46 |  | 16 | 2020-04-11 19:33 | 29 |  |  |  |  | Y | [5 empty] | N |  |  |  | 0.62 | 5.81 | [23 empty] | 0 | 0 | B | [9 empty] | 482 | 1084 | 20 | 419 | 0 | 0 | 0 | 401 | 0 | 200 | 0 | 0 | 0 | 23 |  |  | 7
2020-04-11 | A58079 | 1 | 고탄소 | AE1055LS |  | Al 탈산 | B | 6 | 39 | 50400 | 83.37 | C | C | C |  | 1 | 1 |  | 1520 | 1563 | 4800 |  |  | 4800 | 47.28 | 12 | 101532 | 1598 |  | Y | 41 | 32 | [7 empty] | 박안희 | 2 |  |  | Y |  |  |  | 103.9 | 12-10 | 6.56 | 58.91 | A |  | 1598 | 3 | 0.21 | 1554 | 1.07 | 70 | 34 | 283 | 4:43 | 25 | 25 | 19 | 0 |  | 0 |  |  | N2 | 2020-04-11 20:15 | 2020-04-11 21:00 | 45 | 2020-04-11 20:12 | 47 | [8 empty] | Y | [5 empty] | 0 | 178.57 | [23 empty] | 0.01 | 0 | A | [9 empty] | 23 | 0 | 836 | 12 | 0 | 0 | 0 | 548 | 0 | 519 | 0 | 0 | 0 | 76
2020-04-11 | B57964 | 2 | 중탄소 | SM45CS |  | Al 탈산 | B | 18 | 29 | 52400 | 76.1 | C | C |  | C | 1 |  | 1 | 1540 | 1556 | 5200 |  |  | 5200 | 50.82 | 13 | 102323 | 1626 |  | Y | 37 | 25 |  |  | B57961 | 05 |  |  |  | 고승만 | 2 |  | N | Y |  | Y |  |  |  | 161.93 | 0 | A |  | 1609 | 1 | 0.17 | 1565 | 1.42 | 72 | 28 | 313 | 5:13 | 15 | 15 | 0 | 0 |  | 0 | 0 |  | N2 | 2020-04-11 20:10 | 2020-04-11 20:36 | 26 | 2020-04-11 20:02 | 35 |  |  |  |  | N | 호이스트고장 | [7 empty] | 4 | 6.69 | 0 | [23 empty] | 0 | 0 | A | [9 empty] | 0 | 0 | 227 | 0 | 0 | 120 | 0 | 708 | 0 | 415 | 152 | 0 | 0 | 27
2020-04-11 | C55390 | 3 | 저탄소 | T-SCR420HON | 연주종료 | Al 탈산 | T | 15 | 71 | 45400 | 108.1 | C | C | C |  | 1 |  | 1 | 1550 | 1569 | 6200 |  |  | 6200 | 57.87 | 39 | 107133 | 1646 |  | Y | 42 | 34 |  |  |  | 05 |  |  |  |  | 2 |  |  |  |  | Y |  | 107.95 | 12-8 | 0 | 214.7 | A |  | 1628 | 2 | 0.48 | 1578 | 0.96 | 68 | 36 | 624 | 10:24 | 16 | 18 | 0 | 0 |  | 0 | 15 |  | N2 | 2020-04-11 21:05 |  | 3 | 2020-04-11 20:51 | 17 |  |  |  |  | Y | [5 empty] | Y |  |  |  | 1.32 | 5.77 | [23 empty] | 0 | 0 | A | [9 empty] | 227 | 1245 | 18 | 0 | 0 | 0 | 0 | 397 | 0 | 199 | 0 | 0 | 0 | 13
2020-04-11 | B57965 | 2 | 중탄소 | SM45CS |  | Al 탈산 | B | 5 | 60 | 49000 | 85.53 | C | C |  | C | 1 |  | 1 | 1540 | 1544 | 5000 |  |  | 5000 | 57.3 | 11 | 87263 | 1615 |  | Y | 36 | 27 |  |  | B57962 | 05 |  |  |  | 고승만 | 2 |  |  | Y |  | Y |  | 102.8 | 12-5 | 195.98 | 0 | A |  | 1607 | 1 | 0.6 | 1564 | 1.23 | 71 | 28 | 307 | 5:07 | 15 | 16 | 0 | 0 |  | 0 | 0 |  | N2 | 2020-04-11 21:15 | 2020-04-11 21:41 | 27 | 2020-04-11 21:00 | 41 |  |  |  |  | N | 호이스트고장 | [8 empty] | 8.19 | 0 | [23 empty] | 0 | 0 | A | [9 empty] | 0 | 0 | 188 | 0 | 0 | 119 | 0 | 656 | 0 | 367 | 121 | 0 | 0 | 28
2020-04-11 | A58080 | 1 | 고탄소 | AE1055LS |  | Al 탈산 | B | 38 | 36 | 52300 | 85.07 | C | C | C |  | 1 | 1 |  | 1520 | 1562 | 4800 |  |  | 4800 | 47.28 | 12 | 101532 | 1592 |  | Y | 42 | 30 | [7 empty] | 박안희 | 2 |  |  | Y |  |  |  | 101.7 | 12-9 | 0 | 208.58 | A |  | 1592 | 3 | 0.21 | 1543 | 1.17 | 59 | 28 | 321 | 5:21 | 25 | 25 | 20 | 0 |  | 0 |  |  | N2 | 2020-04-11 21:25 | 2020-04-11 22:02 | 37 | 2020-04-11 21:23 | 39 |  |  |  |  | Y |  |  |  | Y | [5 empty] | 0 | 171.47 | [23 empty] | 0.05 | 0 | A | [9 empty] | 55 | 0 | 860 | 9 | 0 | 0 | 0 | 549 | 0 | 520 | 0 | 0 | 0 | 9
2020-04-11 | C55391 | 3 | 저탄소 | T-SCR420HON | TUNDISH교체전 | Al 탈산 | T | 36 | 60 | 50000 | 89.88 | C | C | D |  | 1 |  | 1 | 1550 | 1575 | 6700 |  |  | 6700 | 69.69 | 35 | 96145 | 1639 |  | Y | 43 | 35 | [15 empty] | 109.55 | 13-1 | 0 | 233.11 | A |  | 1640 | 2 | 0.48 | 1584 | 1.56 | 74 | 36 | 421 | 7:01 | 16 | 18 | 0 | 0 |  | 0 | 15 |  | N2 | 2020-04-11 22:04 |  | 12 | 2020-04-11 21:53 | 23 |  |  |  |  | Y | [5 empty] | Y |  |  |  | 0.82 | 5.36 | [23 empty] | 0 | 1.08 | B | [9 empty] | 932 | 663 | 35 | 341 | 0 | 0 | 0 | 403 | 0 | 202 | 0 | 0 | 0 | 26 |  |  | 5
2020-04-11 | B57966 | 2 | 중탄소 | SM45C |  | Si 탈산 | B | 22 | 51 | 49950 | 84.43 | C | C |  | D | 1 |  | 1 | 1540 | 1524 | 6700 |  |  | 6700 | 65.23 | 12 | 102720 | 1574 |  | Y | 40 | 32 |  |  | B57963 | 02 |  |  |  | 고승만 | 2 |  | Y | N |  | Y |  | 102.95 | 12-7 | 182.77 | 0 | A |  | 1607 | 1 | 0.28 | 1559 | 0 | 66 | 29 | 264 | 4:24 | 15 | 16 | 0 | 0 |  | 0 | 0 |  | N2 | 2020-04-11 22:21 | 2020-04-11 22:45 | 24 | 2020-04-11 22:09 | 36 |  |  |  |  | N | 호이스트고장 | [7 empty] | 4.5 | 0 | 13.46 | [23 empty] | 0.19 | 0.19 | A | [9 empty] | 0 | 0 | 227 | 0 | 0 | 137 | 0 | 547 | 0 | 365 | 152 | 0 | 0 | 12
2020-04-11 | A58081 | 1 | 고탄소 | AE1055LS |  | Al 탈산 | B | 21 | 55 | 49300 | 86.7 | C | C | D |  | 1 | 1 |  | 1520 | 1533 | 5700 |  |  | 5700 | 56.14 | 12 | 101532 | 1592 |  | Y | 48 | 35 | [7 empty] | 박안희 | 2 |  |  | Y |  |  |  | 107.05 | 12-10 | 0 | 57.11 | A |  | 1592 | 3 | 0.22 | 1548 | 1.16 | 64 | 31 | 281 | 4:41 | 25 | 25 | 21 | 0 |  | 0 |  |  | N2 | 2020-04-11 22:29 | 2020-04-11 23:04 | 35 | 2020-04-11 22:29 | 36 |  |  |  |  | Y |  |  |  | Y | [5 empty] | 0 | 207 | [23 empty] | 1.24 | 0 | A | [9 empty] | 0 | 0 | 775 | 20 | 0 | 0 | 0 | 554 | 0 | 520 | 0 | 0 | 0 | 43
2020-04-11 | B57967 | 2 | 중탄소 | SM45C |  | Si 탈산 | B | 11 | 62 | 49400 | 85.08 | C | D |  | D | 1 |  | 1 | 1540 | 1524 | 6100 |  |  | 6100 | 63.7 | 12 | 95765 | 1605 |  | Y | 41 | 30 |  |  | B57964 | 05 |  |  |  | 고승만 | 2 |  |  | Y |  | Y |  | 98.5 | 11-10 | 220.47 | 0 | A |  | 1606 | 1 | 0.39 | 1557 | 1.35 | 64 | 31 | 301 | 5:01 | 15 | 16 | 0 | 0 |  | 0 | 0 |  | N2 | 2020-04-11 23:22 | 2020-04-11 23:47 | 24 | 2020-04-11 23:12 | 35 |  |  |  |  | N | [8 empty] | 4.5 | 0 | 20.71 | [23 empty] | 0.21 | 0.21 | A | [9 empty] | 0 | 0 | 22 | 0 | 0 | 156 | 0 | 841 | 0 | 207 | 0 | 0 | 0 | 8
2020-04-11 | A58082 | 1 | 고탄소 | AE1055LS |  | Al 탈산 | B | 31 | 17 | 53100 | 93.35 | D | D | D |  | 1 | 1 |  | 1520 | 1541 | 5200 |  |  | 5200 | 51.22 | 12 | 101532 | 1606 |  | Y | 50 | 31 | [7 empty] | 김덕진 | 2 |  |  | Y |  |  |  | 107.8 | 13-10 | 70.64 | 124.57 | A |  | 1606 | 3 | 0.2 | 1553 | 1.2 | 69 | 38 | 284 | 4:44 | 25 | 25 | 22 | 0 |  | 0 |  |  | N2 | 2020-04-11 23:36 | 2020-04-12 00:09 | 33 | 2020-04-11 23:35 | 33 |  |  |  |  | Y |  |  |  | Y | [5 empty] | 0 | 248.51 | [23 empty] | 2.86 | 1.32 | A | [9 empty] | 28 | 0 | 916 | 0 | 0 | 0 | 0 | 299 | 0 | 397 | 74 | 0 | 0 | 19
2020-04-11 | C55392 | 3 | 중탄소 | SCM440I |  | Al 탈산 | I | 37 | 44 | 50600 | 102.65 | D | D | D |  | 1 |  | 1 | 1560 | 1575 | 7800 |  |  | 7800 | 83.69 | 4 | 93200 | 1656 |  | INGOT | 58 | 37 | [15 empty] | 98.05 | 12-3 | 207.61 | 0 | A |  | 1640 | 2 | 0.47 | 1576 | 1.64 | 81 |  | 464 | 7:44 | 20 | 20 | 0 | 0 |  | 0 |  |  | AR | 2020-04-11 23:56 |  | 17 | 2020-04-11 23:50 | [5 empty] | Y | [5 empty] | N |  |  |  | 12.18 | 0 | [18 empty] | 1.2 |  |  |  |  | 0.14 | 0 | A | [9 empty] | 1322 | 0 | 695 | 0 | 0 | 0 | 0 | 586 | 0 | 299 | 0 | 0 | 0 | 21
2020-04-11 | B57968 | 2 | 중탄소 | SM45C |  | Si 탈산 | B | 18 | 30 | 0 | 88.95 | D | D |  | D | 1 |  | 2 | 1540 | 1547 | 5100 |  |  | 5100 | 52.63 | 14 | 96900 | 1617 |  | Y | 45 | 26 |  |  | B57965 | 05 |  |  |  | 김익규 | 3 |  |  | Y |  | Y |  | 155.6 |  | 220.95 | 0 | A |  | 1603 | 1 | 0.46 | 1561 | 1.11 | 68 | 31 | 338 | 5:38 | 15 | 15 | 0 | 0 |  | 0 | 0 |  | N2 | 2020-04-12 00:22 | 2020-04-12 00:50 | 29 | 2020-04-12 00:12 | 38 |  |  |  |  | N | [8 empty] | 3.5 | 0 | 14.85 | [23 empty] | 0.15 | 0.15 | A | [9 empty] | 0 | 0 | 215 | 0 | 0 | 184 | 0 | 559 | 0 | 0 | 0 | 0 | 0 | 12
2020-04-11 | A58083 | 1 | 고탄소 | AE1055LS |  | Al 탈산 | B | 6 | 40 | 49100 | 83.5 | D | D | D |  | 1 | 1 |  | 1520 | 1572 | 4200 |  |  | 4200 | 49.64 | 10 | 84610 | 1592 |  | Y | 44 | 40 | [7 empty] | 김덕진 | 2 |  | Y |  |  |  |  | 102.4 | 12-9 | 1.41 | 127.89 | A |  | 1592 | 3 | 0.2 | 1556 | 0.97 | 72 | 38 | 241 | 4:01 | 25 | 25 | 23 | 0 |  | 0 |  |  | N2 | 2020-04-12 00:44 | 2020-04-12 01:52 | 30 | 2020-04-12 00:42 | 32 |  |  |  |  | Y |  |  |  | Y | [5 empty] | 0 | 208.13 | [23 empty] | 2.86 | 2.67 | A | [9 empty] | 45 | 0 | 848 | 12 | 0 | 0 | 0 | 299 | 0 | 350 | 86 | 0 | 0 | 18
2020-04-11 | C55393 | 3 | 저탄소 | SCR420B | 연주시작 | Al 탈산 | T | 30 | 37 | 50200 | 96.1 | D | D | D |  | 1 |  | 1 | 1550 | 1554 | 8390 |  |  | 8390 | 83.79 | 48 | 100128 | 1653 |  | Y | 55 | 43 | [15 empty] | 102.45 | 12-9 | 275.4 | 0 | A |  | 1665 | 2 | 0.48 | 1597 | 2.52 | 88 | 38 | 342 | 5:42 | 13 | 13 | 0 | 0 |  | 0 | 10 |  | AR | 2020-04-12 01:10 |  | 17 | 2020-04-12 00:55 | 31 |  |  |  |  | Y | [5 empty] | N |  |  |  | 11.12 | 0 | [23 empty] | 2.18 | 0 | A | [9 empty] | 1005 | 223 | 342 | 565 | 0 | 0 | 0 | 599 | 0 | 300 | 0 | 0 | 0 | 0 |  |  | 12 |  | 1
2020-04-11 | B57969 | 2 | 중탄소 | SM45C |  | Si 탈산 | B | 5 | 61 | 48600 | 82.47 | D | D |  | D | 1 |  | 1 | 1540 | 1547 | 5400 |  |  | 5400 | 56.86 | 12 | 94962 | 1605 |  | Y | 38 | 27 | [7 empty] | 김익규 | 3 |  |  |  |  | Y |  | 96.7 | 11-9 | 233 | 0 | A |  | 1605 | 1 | 0.5 | 1561 | 0 | 68 | 34 | 287 | 4:47 | 15 | 15 | 0 | 0 |  | 0 | 0 |  | N2 | 2020-04-12 01:18 | 2020-04-12 01:55 | 37 | 2020-04-12 01:07 | 47 |  |  |  |  | N | [8 empty] | 5 | 0 | 16.29 | [23 empty] | 0.31 | 0.31 | A | [9 empty] | 0 | 0 | 188 | 0 | 0 | 189 | 0 | 742 | 0 | 0 | 0 | 0 | 0 | 0
2020-04-11 | A58084 | 1 | 고탄소 | AE1055LS | TUNDISH교체전 | Al 탈산 | B | 38 | 37 | 52300 | 83.88 | D | D | D |  | 1 | 1 |  | 1520 | 1548 | 4000 |  |  | 4000 | 42.07 | 12 | 95071 | 1595 |  | Y | 47 | 24 | [7 empty] | 김덕진 | 2 |  |  | Y |  |  |  | 101.7 | 12-9 | 91.85 | 138.87 | A |  | 1595 | 3 | 0.2 | 1553 | 1.2 | 69 | 37 | 243 | 4:03 | 25 | 25 | 24 | 0 |  | 0 |  |  | N2 | 2020-04-12 01:37 | 2020-04-12 02:16 | 39 | 2020-04-12 01:35 | 41 |  |  |  |  | Y |  |  |  | Y | [5 empty] | 0 | 195.08 | [23 empty] | 0 | 0.02 | A | [9 empty] | 34 | 0 | 824 | 15 | 0 | 0 | 0 | 301 | 0 | 292 | 86 | 0 | 0 | 35
2020-04-11 | C55394 | 3 | 저탄소 | SCR420B | 연주종료 | Al 탈산 | T | 15 | 72 | 45700 | 93.18 | D | D | D |  | 1 |  | 1 | 1550 | 1595 | 6300 |  |  | 6300 | 55.93 | 54 | 112644 | 1636 |  | Y | 43 | 37 | [15 empty] | 111.85 | 13-1 | 281.39 | 0 | A |  | 1636 | 2 | 0.46 | 1579 | 1.5 | 70 | 30 | 326 | 5:26 | 13 | 16 | 0 | 0 |  | 0 | 10 |  | AR | 2020-04-12 02:09 |  | 31 | 2020-04-12 01:57 | 43 |  |  |  |  | Y | [5 empty] | N |  |  |  | 21.42 | 0 | [23 empty] | 1.36 | 0 | A |  |  | 4.589 | 36.685 | 45.398 | 0.251 | 9.892 | 1.237 | 1395.49 | 1191 | 299 | 310 | 623 | 0 | 0 | 0 | 605 | 0 | 301 | 0 | 0 | 0 | 16 |  |  | 5
2020-04-11 | B57970 | 2 | 중탄소 | SM45C |  | Si 탈산 | B | 22 | 52 | 49900 | 82.77 | D | D |  | D | 1 |  | 1 | 1540 | 1557 | 5300 |  |  | 5300 | 56.65 | 11 | 93561 | 1614 |  | Y | 41 | 27 | [7 empty] | 김익규 | 3 |  |  |  |  | Y |  | 95.4 | 11-9 | 208.05 | 0 | A |  | 1606 | 1 | 0.57 | 1559 | 0 | 66 | 30 | 343 | 5:43 | 15 | 15 | 0 | 0 |  | 0 | 0 |  | N2 | 2020-04-12 02:18 | 2020-04-12 02:57 | 39 | 2020-04-12 02:08 | 49 |  |  |  |  | N | [8 empty] | 4.5 | 0 | 19.29 | [23 empty] | 0.21 | 0.21 | A | [9 empty] | 0 | 0 | 26 | 0 | 0 | 209 | 0 | 842 | 0 | 0 | 0 | 0 | 0 | 0
2020-04-11 | A58085 | 1 | 고탄소 | AE1070LS | TUNDISH교체 | Al 탈산 | B | 21 | 56 | 49700 | 89.48 | D | D | D |  | 1 | 1 |  | 1520 | 1560 | 5800 |  |  | 5800 | 57.12 | 12 | 101532 | 1611 |  | Y | 52 | 35 | [7 empty] | 김덕진 | 2 |  | Y | [6 empty] | 0.02 | 208.24 | A |  | 1611 | 3 | 0.19 | 1556 | 1.45 | 81 | 31 | 346 | 5:46 | 30 | 26 | 25 | 0 |  | 0 |  |  | N2 | 2020-04-12 03:04 | 2020-04-12 03:41 | 37 | 2020-04-12 03:04 | 37 |  |  |  |  | Y |  |  |  | Y | [5 empty] | 0 | 194.16 | [19 empty] | 1.79 |  |  |  | 0 | 1.69 | A | [9 empty] | 41 | 0 | 1148 | 21 | 0 | 0 | 0 | 300 | 0 | 196 | 85 | 0 | 0 | 29 |  |  |  |  | 1
2020-04-11 | C55395 | 3 | 저탄소 | SCR420B | TUNDISH교체전 | Al 탈산 | T | 36 | 61 | 50050 | 79.05 | D | D | D |  | 1 |  | 1 | 1550 | 1560 | 6400 |  |  | 6400 | 69.73 | 44 | 91784 | 1643 |  | Y | 42 | 31 | [15 empty] | 98 | 11-10 | 106.31 | 0 | A |  | 1634 | 2 | 0.47 | 1586 | 1.71 | 77 | 22 | 315 | 5:15 | 13 | 13 | 0 | 0 |  | 0 | 10 |  | AR | 2020-04-12 02:57 |  | 58 | 2020-04-12 02:48 | 67 |  |  |  |  | Y | [5 empty] | N |  |  |  | 7.9 | 0 | [23 empty] | 0.22 | 0 | A |  |  | 8.204 | 32.239 | 46.568 | 0.328 | 5.676 | 1.444 | 1459.39 | 1145 | 164 | 0 | 280 | 0 | 0 | 0 | 720 | 0 | 301 | 0 | 0 | 0 | 0 |  |  | 5
2020-04-11 | B57971 | 2 | 중탄소 | SM45C |  | Si 탈산 | B | 11 | 63 | 49150 | 98.18 | D | D |  | D | 1 |  | 1 | 1540 | 1546 | 5500 |  |  | 5500 | 56.56 | 15 | 97245 | 1615 |  | Y | 48 | 26 | [7 empty] | 김익규 | 3 |  |  |  |  | Y |  | 94.05 | 11-6 | 201.42 | 0 | A |  | 1602 | 1 | 0.72 | 1551 | 0 | 58 | 29 | 265 | 4:25 | 15 | 16 | 0 | 0 |  | 0 | 0 |  | N2 | 2020-04-12 03:27 | 2020-04-12 03:58 | 31 | 2020-04-12 03:16 | 42 |  |  |  |  | N | [8 empty] | 5 | 0 | 15.16 | [23 empty] | 0.17 | 0.17 | A | [9 empty] | 0 | 0 | 0 | 0 | 0 | 194 | 0 | 808 | 0 | 0 | 0 | 0 | 0 | 0
2020-04-11 | C55396 | 3 | 고탄소 | AE1070LS |  | Al 탈산 | B | 31 | 18 | 52500 | 110.85 | D | D | D |  | 1 | 2 |  | 1530 | 1540 | 5400 |  |  | 5400 | 63.82 | 10 | 84610 | 1605 |  | Y | 44 | 33 | [17 empty] | 0 | 112.15 | A |  | 0 | 3 | 0.21 | 1530 | -37.32 | 55 | 26 | 271 | 4:31 | 30 | 25 | 27 | 0 |  | 0 |  |  | N2 | 2020-04-12 04:33 | 2020-04-12 04:52 | 19 | 2020-04-12 04:32 | 20 |  |  |  |  | Y |  |  |  | Y | [5 empty] | 0 | 199.92 | [23 empty] | 0 | 14.03 | A | [9 empty] | 0 | 0 | 1055 | 36 | 0 | 0 | 0 | 395 | 0 | 0 | 0 | 0 | 0 | 44
2020-04-11 | B57972 | 2 | 중탄소 | SM45C |  | Si 탈산 | B | 18 | 31 | 51700 | 80.27 | D | D |  | D | 1 |  | 1 | 1540 | 1535 | 5100 |  |  | 5100 | 52.44 | 15 | 97245 | 1606 |  | Y | 40 | 29 | [7 empty] | 김익규 | 2 |  |  |  |  | Y |  | 91.8 | 11-9 | 65.63 | 0 | A |  | 1598 | 1 | 0.4 | 1544 | 0 | 51 | 22 | 273 | 4:33 | 15 | 16 | 0 | 0 |  | 0 | 0 |  | N2 | 2020-04-12 04:34 | 2020-04-12 05:00 | 26 | 2020-04-12 04:23 | 37 |  |  |  |  | N | [8 empty] | 4.5 | 0 | 17 | [23 empty] | 0.17 | 0.17 | A | [9 empty] | 0 | 0 | 207 | 0 | 0 | 195 | 0 | 726 | 0 | 0 | 0 | 0 | 0 | 0
2020-04-11 | C55397 | 3 | 중탄소 | SA649 |  | Al 탈산 | I | 30 | 38 | 50200 | 146.1 | D | D | B |  | 1 |  | 1 | 1560 | 1551 | 10900 |  |  | 10900 | 107.28 | 8 | 101600 | 1628 | 361 | INGOT | 90 | 59 | Cr % over 레들교체후 I/G작업 | [14 empty] | 106.4 | 13-3 | 180.14 | 147.15 | A |  | 1648 | 2 | 0.48 | 1579 | 1.73 | 88 |  | 435 | 7:15 | 25 | 25 | 0 | 0 |  | 0 | 15 |  | AR | 2020-04-12 06:19 |  | 23 | 2020-04-12 06:02 | [5 empty] | Y | [5 empty] | N |  |  |  | 19.68 | 0 | [18 empty] | 1.1 |  |  |  |  | 3.87 | 0 | A | [9 empty] | 1210 | 0 | 730 | 0 | 0 | 0 | 0 | 707 | 0 | 299 | 0 | 0 | 0 | 0 |  |  | 0
2020-04-11 | B57973 | 2 | 중탄소 | SM45C |  | Si 탈산 | B | 5 | 62 | 48100 | 89.98 | D | D |  | D | 1 |  | 1 | 1540 | 1577 | 4600 |  |  | 4600 | 47.3 | 15 | 97245 | 1614 |  | Y | 42 | 25 | [7 empty] | 김익규 | 2 |  |  |  |  | Y |  | 96.5 | 11-8 | 182.14 | 0 | A |  | 1601 | 1 | 0.75 | 1553 | 0 | 60 | 31 | 572 | 9:32 | 15 | 16 | 0 | 0 |  | 0 | 0 |  | N2 | 2020-04-12 05:39 | 2020-04-12 05:58 | 19 | 2020-04-12 05:29 | 30 |  |  |  |  | N | [8 empty] | 5 | 0 | 15.34 | [23 empty] | 0.04 | 0.04 | A | [9 empty] | 0 | 0 | 189 | 0 | 0 | 207 | 0 | 994 | 0 | 0 | 0 | 0 | 0 | 0
2020-04-11 | A58086 | 1 | 고탄소 | AE1070LS |  | Al 탈산 | B | 6 | 41 | 49400 | 70.05 | D | D | D |  | 1 | 1 |  | 1520 | 1564 | 4200 |  |  | 4200 | 49.64 | 10 | 84610 | 1581 |  | Y | 37 | 26 | [7 empty] | 김덕진 | 2 |  | Y | [6 empty] | 1.67 | 78.54 | A |  | 1581 | 3 | 0.22 | 1534 | 1.57 | 59 | 19 | 257 | 4:17 | 30 | 25 | 28 | 0 |  | 0 |  |  | N2 | 2020-04-12 05:48 | 2020-04-12 06:06 | 19 | 2020-04-12 05:45 | 21 |  |  |  |  | Y |  |  |  | Y | [5 empty] | 0 | 167.11 | [23 empty] | 0 | 15.44 | A | [9 empty] | 55 | 0 | 1138 | 34 | 0 | 0 | 0 | 599 | 0 | 645 | 66 | 0 | 0 | 44
2020-04-11 | B57974 | 2 | 중탄소 | SM45C |  | Si 탈산 | B | 22 | 53 | 50050 | 86.02 | D | D |  | B | 1 |  | 1 | 1540 | 1566 | 5600 |  |  | 5600 | 57.59 | 15 | 97245 | 1646 |  | Y | 40 | 32 | [7 empty] | 김익규 | 3 |  |  |  |  | Y |  |  |  | 187.99 | 0 | A |  | 1623 | 1 | 0.49 | 1572 | 0 | 79 | 42 | 515 | 8:35 | 15 | 16 | 0 | 0 |  | 0 | 0 |  | N2 | 2020-04-12 06:37 | 2020-04-12 06:59 | 22 | 2020-04-12 06:27 | 32 |  |  |  |  | N | 호이스트고장 | [7 empty] | 4.5 | 24.38 | 0 | [23 empty] | 0.02 | 0.02 | A | [9 empty] | 0 | 0 | 181 | 41 | 0 | 199 | 0 | 605 | 0 | 0 | 0 | 0 | 0 | 0
2020-04-11 | A58087 | 1 | 고탄소 | AE1070LS |  | Al 탈산 | B | 38 | 38 | 52500 | 81.48 | D | B | B |  | 1 | 1 |  | 1520 | 1568 | 5000 |  |  | 5000 | 49.25 | 12 | 101532 | 1596 |  | Y | 41 | 32 | [7 empty] | 김덕진 | 2 |  | Y | N |  |  |  | 103.3 | 12-10 | 0 | 272.23 | A |  | 1596 | 3 | 0.21 | 1549 | 1.24 | 74 | 32 | 277 | 4:37 | 30 | 25 | 29 | 0 |  | 0 |  |  | N2 | 2020-04-12 06:55 | 2020-04-12 07:23 | 27 | 2020-04-12 06:53 | 30 |  |  |  |  | Y |  |  |  | Y | [5 empty] | 0 | 212.35 | [23 empty] | 0 | 0.06 | B | [9 empty] | 0 | 0 | 1096 | 19 | 0 | 0 | 0 | 299 | 0 | 299 | 0 | 0 | 0 | 59
2020-04-11 | C55398 | 3 | 저탄소 | SCM420HT | 연주시작 | Al 탈산 | T | 37 | 46 | 50750 | 101.95 | D | B | B |  | 1 |  | 1 | 1550 | 1525 | 9390 |  |  | 9390 | 113.94 | 30 | 82410 | 1691 | 366 | Y | 59 | 29 | [15 empty] | 95.45 | 11-10 | 0 | 317.28 | A |  | 1665 | 2 | 0.48 | 1601 | 2.21 | 91 | 44 | 480 | 8:00 | 13 | 13 | 0 | 0 |  | 0 | 15 |  | N2 | 2020-04-12 07:17 |  | 22 | 2020-04-12 07:03 | 36 |  |  |  |  | Y | [5 empty] | Y |  |  |  | 2.09 | 4.48 | [23 empty] | 3.87 | 0 | A | [9 empty] | 706 | 603 | 67 | 147 | 0 | 0 | 0 | 395 | 0 | 300 | 0 | 0 | 0 | 18 |  |  | 9 |  | 1
2020-04-12 | B57975 | 2 | 중탄소 | SM45C | TUNDISH교체전 | Si 탈산 | B | 21 | 57 | 50200 | 81.95 | B | B |  | B | 1 |  | 1 | 1540 | 1585 | 4200 |  |  | 4200 | 42.19 | 14 | 99545 | 1634 |  | Y | 40 | 30 | [7 empty] | 임승우 | 2 |  |  |  |  | Y |  | 94.8 | 11-8 | 181.41 | 0 | A |  | 1609 | 1 | 0.45 | 1554 | 1.4 | 61 | 33 | 441 | 7:21 | 15 | 17 | 0 | 0 |  | 0 | 0 |  | N2 | 2020-04-12 07:38 | 2020-04-12 08:02 | 24 | 2020-04-12 07:31 | 31 |  |  |  |  | N | 호이스트고장 | [7 empty] | 4.5 | 14.74 | 0 | [23 empty] | 0.08 | 0.08 | A | [9 empty] | 0 | 0 | 0 | 0 | 0 | 212 | 0 | 604 | 0 | 0 | 0 | 0 | 0 | 0
2020-04-12 | A58088 | 1 | 고탄소 | AE1070LS |  | Al 탈산 | B | 19 | 2 | 53800 | 84.98 | B | B | B |  | 1 | 1 |  | 1520 | 1563 | 5800 |  |  | 5800 | 57.12 | 12 | 101532 | 1595 |  | Y | 46 | 42 | [7 empty] | 이호남 | 2 |  | Y |  |  |  |  | 105.7 | 14-1 | 0 | 210.4 | A |  | 1595 | 3 | 0.21 | 1551 | 1.16 | 76 | 36 | 241 | 4:01 | 30 | 25 | 30 | 0 |  | 0 |  |  | N2 | 2020-04-12 08:05 | 2020-04-12 08:30 | 25 | 2020-04-12 08:04 | 26 |  |  |  |  | Y |  |  |  | Y | [5 empty] | 0 | 198.58 | [23 empty] | 5.2 | 0.7 | A | [9 empty] | 0 | 0 | 1075 | 39 | 0 | 0 | 0 | 660 | 0 | 607 | 0 | 0 | 0 | 40
2020-04-12 | C55399 | 3 | 저탄소 | SCM420HT | 연주종료 | Al 탈산 | T | 36 | 62 | 49700 | 104.47 | B | B | B |  | 1 |  | 1 | 1550 | 1561 | 8000 |  |  | 8000 | 80.9 | 36 | 98892 | 1642 |  | Y | 62 | 39 |  |  | C55397 | 05 |  |  |  | 박재승 | 3 |  | N | Y |  | Y |  | 101.3 | 12-3 | 0 | 337.52 | A |  | 1651 | 2 | 0.48 | 1584 | 2.16 | 74 | 42 | 509 | 8:29 | 13 | 19 | 0 | 0 |  | 0 | 10 |  | N2 | 2020-04-12 08:32 |  | 11 | 2020-04-12 08:20 | 23 |  |  |  |  | Y | [5 empty] | Y |  |  |  | 1.09 | 9.95 | [23 empty] | 3.87 | 0 | A |  |  | 8.506 | 29.285 | 49.312 | 0.225 | 5.797 | 1.683 | 1463.47 | 817 | 661 | 0 | 459 | 0 | 0 | 0 | 500 | 0 | 301 | 0 | 0 | 0 | 0 |  |  | 5
2020-04-12 | B57976 | 2 | 중탄소 | AE1548M | TUNDISH교체 | Al 탈산 | B | 18 | 32 | 51950 | 93.62 | B | B |  | B | 1 |  | 1 | 1540 | 1577 | 7800 |  |  | 7800 | 81.95 | 11 | 95183 | 1664 |  | Y | 45 | 37 | [7 empty] | 임승우 | 2 |  |  |  |  | Y |  | 98.15 | 12-6 | 201.04 | 0 | A |  | 1649 | 1 | 0.68 | 1586 | 1.45 | 99 | 47 | 292 | 4:52 | 15 | 21 | 0 | 0 |  | 0 | 0 |  | N2 | 2020-04-12 08:57 | 2020-04-12 09:28 | 31 | 2020-04-12 08:46 | 42 |  |  |  |  | N | 호이스트고장 | [7 empty] | 4 | 14.57 | 0 | [19 empty] | 2.54 | 1.12 |  |  | 0.18 | 0.18 | A | [9 empty] | 0 | 0 | 341 | 0 | 0 | 174 | 0 | 834 | 0 | 0 | 0 | 0 | 0 | 5 |  |  | 7 |  | 1
2020-04-12 | A58089 | 1 | 고탄소 | AE1070LS |  | Al 탈산 | B | 31 | 19 | 53300 | 86.15 | B | B | B |  | 1 | 1 |  | 1520 | 1563 | 4600 |  |  | 4600 | 54.37 | 10 | 84610 | 1584 | 363 | Y | 41 | 32 | [7 empty] | 이호남 | 2 |  | Y |  |  |  |  | 102.15 | 13-3 | 0.04 | 259.45 | A |  | 1587 | 3 | 0.21 | 1539 | 1.09 | 64 | 31 | 273 | 4:33 | 30 | 25 | 31 | 0 |  | 0 |  |  | N2 | 2020-04-12 09:08 | 2020-04-12 09:35 | 27 | 2020-04-12 09:07 | 28 |  |  |  |  | Y |  |  |  | Y | [5 empty] | 0 | 234.74 | [23 empty] | 6.39 | 0.7 | A | [9 empty] | 18 | 0 | 1077 | 21 | 0 | 0 | 0 | 296 | 0 | 298 | 0 | 0 | 0 | 19
2020-04-12 | C55400 | 3 | 저탄소 | SCM420HT | 연주종료 | Al 탈산 | T | 11 | 64 | 47650 | 102.32 | B | B | B |  | 1 |  | 1 | 1550 | 1585 | 7000 |  |  | 7000 | 72.81 | 35 | 96145 | 1646 |  | Y | 53 | 36 | [7 empty] | 박재승 | 3 |  |  |  |  | Y |  | 102.65 | 12-4 | 0 | 349 | A |  | 1639 | 2 | 0.47 | 1588 | 1.55 | 78 | 34 | 466 | 7:46 | 13 | 15 | 0 | 0 |  | 0 | 10 |  | N2 | 2020-04-12 09:33 |  | 13 | 2020-04-12 09:16 | 30 |  |  |  |  | Y | [5 empty] | Y |  |  |  | 1.23 | 8.72 | [23 empty] | 3.87 | 0 | B |  |  | 6.608 | 32.32 | 47.953 | 0.225 | 7.256 | 1.483 | 1438.09 | 1492 | 123 | 34 | 243 | 0 | 0 | 0 | 641 | 0 | 296 | 50 | 0 | 0 | 10
2020-04-12 | B57977 | 2 | 중탄소 | AE1548M |  | Al 탈산 | B | 5 | 63 | 48350 | 92.53 | B | B |  | B | 1 |  | 1 | 1540 | 1584 | 5600 |  |  | 5600 | 58.83 | 11 | 95183 | 1634 |  | Y | 41 | 30 | [7 empty] | 임승우 | 2 |  |  |  |  | Y |  | 95.65 | 11-7 | 240.65 | 0 | A |  | 1629 | 1 | 0.39 | 1557 | 1.51 | 70 | 38 | 303 | 5:03 | 15 | 23 | 0 | 0 | 35 | 0 | 0 |  | N2 | 2020-04-12 09:58 | 2020-04-12 10:31 | 33 | 2020-04-12 09:47 | 44 |  |  |  |  | N | 호이스트고장 | [7 empty] | 5 | 14.27 | 0 | [20 empty] | 0.91 |  |  | 0.29 | 0.29 | A | [9 empty] | 0 | 0 | 407 | 0 | 0 | 195 | 0 | 604 | 0 | 0 | 0 | 0 | 0 | 5 |  |  | 5
2020-04-12 | A58090 | 1 | 고탄소 | AE1070LS |  | Al 탈산 | B | 6 | 42 | 49700 | 80.32 | B | B | B |  | 1 | 1 |  | 1520 | 1532 | 4700 |  |  | 4700 | 46.29 | 12 | 101532 | 1585 |  | Y | 40 | 29 | [7 empty] | 이호남 | 2 |  | N | Y |  |  |  | 105.95 | 13-2 | 0 | 233.62 | A |  | 1580 | 3 | 0.21 | 1544 | 0.92 | 69 | 30 | 240 | 4:00 | 30 | 25 | 32 | 0 |  | 0 |  |  | N2 | 2020-04-12 09:57 | 2020-04-12 10:38 | 41 | 2020-04-12 09:55 | 43 |  |  |  |  | Y |  |  |  | Y | [5 empty] | 0 | 204.18 | [23 empty] | 7.28 | 0.7 | A | [9 empty] | 0 | 0 | 1050 | 30 | 0 | 0 | 0 | 493 | 0 | 551 | 0 | 0 | 0 | 23
2020-04-12 | C55401 | 3 | 저탄소 | SCM420HT | 연주종료 | Al 탈산 | T | 30 | 39 | 50500 | 87.8 | B | B | B |  | 1 |  | 1 | 1550 | 1584 | 6500 |  |  | 6500 | 63.95 | 37 | 101639 | 1647 |  | Y | 48 | 33 |  |  | C55398 | 05 |  |  |  | 박재승 | 2 |  | Y |  |  | Y |  | 110.6 | 13-7 | 0 | 324.94 | A |  | 1630 | 2 | 0.43 | 1579 | 1.82 | 69 | 25 | 407 | 6:47 | 13 | 13 | 0 | 0 |  | 0 | 10 |  | N2 | 2020-04-12 10:27 |  | 21 | 2020-04-12 10:16 | 33 |  |  |  |  | Y | [5 empty] | Y |  |  |  | 1.58 | 1.21 | [23 empty] | 3.87 | 0 | A | [9 empty] | 1203 | 295 | 218 | 304 | 0 | 0 | 0 | 553 | 0 | 304 | 47 | 0 | 0 | 7 |  |  | 5
2020-04-12 | B57978 | 2 | 중탄소 | AE1548M |  | Al 탈산 | B | 22 | 54 | 49300 | 85.23 | B | B |  | B | 1 |  | 1 | 1540 | 1564 | 6200 |  |  | 6200 | 65.14 | 11 | 95183 | 1626 |  | N | 43 | 32 | [7 empty] | 임승우 | 2 |  |  |  |  | Y |  | 97.8 | 12-1 | 245.2 | 0 | A |  | 1611 | 1 | 0.36 | 1556 | 1.38 | 69 | 29 | 294 | 4:54 | 15 | 17 | 0 | 0 |  | 0 | 0 |  | N2 | 2020-04-12 10:53 | 2020-04-12 11:35 | 43 | 2020-04-12 10:44 | 52 |  |  |  |  | N | 호이스트고장 | [7 empty] | 4.7 | 11.04 | 0 | [20 empty] | 0.89 |  |  | 0.08 | 0.08 | A | [9 empty] | 59 | 0 | 525 | 0 | 0 | 185 | 0 | 606 | 0 | 0 | 0 | 0 | 0 | 5 |  |  | 5
2020-04-12 | A58091 | 1 | 고탄소 | AE1070LS | TUNDISH교체전 | Al 탈산 | B | 38 | 39 | 52300 | 81.08 | B | B | B |  | 1 | 1 |  | 1520 | 1600 | 4000 |  |  | 4000 | 43.16 | 12 | 92676 | 1583 |  | Y | 41 | 28 | [7 empty] | 이호남 | 2 |  |  | Y |  |  |  | 108.1 | 13-5 | 0 | 230.28 | A |  | 1583 | 3 | 0.19 | 1535 | 1.26 | 60 | 24 | 252 | 4:12 | 30 | 25 | 33 | 0 |  | 0 |  |  | N2 | 2020-04-12 10:59 | 2020-04-12 11:44 | 45 | 2020-04-12 10:57 | 47 |  |  |  |  | Y |  |  |  | Y | [5 empty] | 0 | 200.15 | [23 empty] | 0 | 0 | A | [9 empty] | 16 | 0 | 1157 | 30 | 0 | 0 | 0 | 450 | 0 | 496 | 0 | 0 | 0 | 15
2020-04-12 | C55402 | 3 | 저탄소 | SCM420HT | 연주종료 | Al 탈산 | T | 37 | 47 | 50400 | 95.33 | B | B | B |  | 1 |  | 1 | 1550 | 1549 | 7000 |  |  | 7000 | 72.81 | 35 | 96145 | 1647 |  | Y | 50 | 35 |  |  | C55399 | 05 |  |  |  | 박재승 | 3 |  | Y |  |  | Y |  | 104 | 12-9 | 0 | 395.49 | A |  | 1634 | 2 | 0.49 | 1589 | 1.45 | 79 | 31 | 470 | 7:50 | 13 | 13 | 0 | 0 |  | 0 | 10 |  | N2 | 2020-04-12 11:38 |  | 14 | 2020-04-12 11:22 | 30 |  |  |  |  | Y | [5 empty] | Y |  |  |  | 1.24 | 2.3 | [23 empty] | 3.87 | 0 | A | [9 empty] | 671 | 760 | 198 | 137 | 0 | 0 | 0 | 394 | 0 | 301 | 0 | 0 | 0 | 0
2020-04-12 | B57979 | 2 | 중탄소 | AE1548M |  | Al 탈산 | B | 21 | 58 | 49700 | 86.13 | B | B |  | B | 1 |  | 1 | 1540 | 1574 | 5800 |  |  | 5800 | 62.94 | 13 | 92144 | 1625 |  | N | 42 | 29 |  |  | B57976 | 05 |  |  |  | 임승우 | 2 |  |  |  |  | Y |  | 101.6 | 12-4 | 206.51 | 0 | A |  | 1617 | 1 | 0.31 | 1561 | 0 | 74 | 32 | 273 | 4:33 | 15 | 16 | 0 | 0 |  | 0 | 0 |  | N2 | 2020-04-12 11:53 | 2020-04-12 12:38 | 44 | 2020-04-12 11:43 | 55 |  |  |  |  | N | 호이스트고장 | [7 empty] | 4 | 10.89 | 0 | [20 empty] | 0.91 |  |  | 0.08 | 0.08 | A | [9 empty] | 0 | 0 | 505 | 0 | 0 | 191 | 0 | 607 | 0 | 0 | 0 | 0 | 0 | 21 |  |  | 5
2020-04-12 | A58092 | 1 | 고탄소 | SMN455M1 | TUNDISH교체 | Al 탈산 | B | 19 | 3 | 53400 | 103.43 | B | B | B |  | 1 | 1 |  | 1520 | 1570 | 7200 |  |  | 7200 | 85.1 | 10 | 84610 | 1629 |  | Y | 58 | 38 | [7 empty] | 이호남 | 2 |  | Y |  |  |  |  | 103.15 | 13-8 | 221.25 | 0 | A |  | 1636 | 3 | 0.21 | 1579 | 1.3 | 96 | 42 | 248 | 4:08 | 16 | 18 | 34 | 0 |  | 0 |  |  | N2 | 2020-04-12 12:26 | 2020-04-12 13:09 | 44 | 2020-04-12 12:24 | 46 |  |  |  |  | Y |  |  |  | Y | [5 empty] | 91.78 | 124.39 | [19 empty] | 1.82 |  |  |  | 9.52 | 0 | A | [9 empty] | 65 | 0 | 1878 | 70 | 0 | 0 | 0 | 604 | 0 | 297 | 0 | 0 | 0 | 28 |  |  | 8 |  | 1
2020-04-12 | C55403 | 3 | 저탄소 | SCM420HT | 연주종료 | Al 탈산 | T | 36 | 63 | 49700 | 92.38 | B | B | B |  | 1 |  | 1 | 1550 | 1568 | 6200 |  |  | 6200 | 66.38 | 34 | 93398 | 1645 |  | Y | 43 | 36 |  |  | C55400 | 05 |  |  |  | 박재승 | 3 |  | Y |  |  | Y |  | 97.6 | 11-9 | 0 | 228.73 | A |  | 1634 | 2 | 0.47 | 1578 | 1.47 | 68 | 35 | 498 | 8:18 | 13 | 13 | 0 | 0 |  | 0 | 10 |  | N2 | 2020-04-12 12:41 |  | 16 | 2020-04-12 12:28 | 28 |  |  |  |  | Y | [5 empty] | Y |  |  |  | 1.63 | 1.59 | [23 empty] | 3.87 | 0 | A | [9 empty] | 391 | 890 | 0 | 307 | 0 | 0 | 0 | 407 | 0 | 300 | 0 | 0 | 0 | 0 |  |  | 5
2020-04-12 | B57980 | 2 | 중탄소 | AE1548 |  | Al 탈산 | B | 18 | 33 | 51500 | 86.33 | B | B |  | B | 1 |  | 1 | 1540 | 1557 | 5800 |  |  | 5800 | 61.16 | 13 | 94835 | 1616 |  | Y | 43 | 32 |  |  | B57977 | 05 |  |  |  | 임승우 | 2 |  |  |  |  | Y |  | 107.1 | 13-5 | 213.62 | 0 | A |  | 1602 | 1 | 0.35 | 1554 | 1.2 | 66 | 32 | 275 | 4:35 | 15 | 16 | 0 | 0 |  | 0 | 0 |  | N2 | 2020-04-12 13:14 | 2020-04-12 13:41 | 27 | 2020-04-12 13:05 | 36 |  |  |  |  | N | 호이스트고장 | [7 empty] | 4 | 11.01 | 0 | [20 empty] | 0.99 |  |  | 0.07 | 0.07 | A | [9 empty] | 42 | 0 | 382 | 0 | 0 | 155 | 0 | 720 | 0 | 0 | 0 | 0 | 0 | 6 |  |  | 5
2020-04-12 | A58093 | 1 | 고탄소 | SMN455M1 |  | Al 탈산 | B | 31 | 20 | 52900 | 80.9 | B | B | B |  | 1 | 1 |  | 1520 | 1579 | 4500 |  |  | 4500 | 44.32 | 12 | 101532 | 1594 |  | Y | 37 | 29 | [7 empty] | 이호남 | 2 |  | Y |  |  |  |  | 105.4 | 13-6 | 227.92 | 0 | A |  | 1600 | 3 | 0.2 | 1550 | 1.22 | 67 | 26 | 239 | 3:59 | 16 | 18 | 35 | 0 |  | 0 |  |  | N2 | 2020-04-12 13:30 | 2020-04-12 14:19 | 49 | 2020-04-12 13:28 | 51 |  |  |  |  | Y |  |  |  | Y | [5 empty] | 91.77 | 110.3 | [20 empty] | 1.11 |  |  | 0.01 | 0 | A | [9 empty] | 58 | 0 | 1921 | 33 | 0 | 0 | 0 | 298 | 0 | 297 | 0 | 0 | 0 | 38 |  |  | 4
2020-04-12 | C55404 | 3 | 저탄소 | SCM420HT | 연주종료 | Al 탈산 | T | 11 | 65 | 47400 | 87.92 | B | B | B |  | 1 |  | 1 | 1550 | 1601 | 7000 |  |  | 7000 | 70.78 | 36 | 98892 | 1645 |  | Y | 52 | 37 |  |  | C55401 | 05 |  |  |  | 박재승 | 3 |  | Y |  |  | Y |  | 101.25 | 12-2 | 0 | 273.57 | A |  | 1634 | 2 | 0.46 | 1590 | 1.57 | 80 | 38 | 496 | 8:16 | 13 | 13 | 0 | 0 |  | 0 | 10 |  | N2 | 2020-04-12 13:42 |  | 15 | 2020-04-12 13:34 | 24 |  |  |  |  | Y | [5 empty] | Y |  |  |  | 1.06 | 2.87 | [23 empty] | 0 | 0 | A | [9 empty] | 748 | 700 | 36 | 161 | 0 | 0 | 0 | 504 | 0 | 301 | 33 | 0 | 0 | 6 |  |  | 5
2020-04-12 | B57981 | 2 | 중탄소 | AE1548 |  | Al 탈산 | B | 5 | 64 | 48050 | 90.03 | B | B |  | C | 1 |  | 1 | 1540 | 1586 | 4300 |  |  | 4300 | 45.94 | 13 | 93592 | 1627 |  | Y | 41 | 26 |  |  | B57978 | 05 |  |  |  | 임승우 | 2 |  |  |  |  | Y |  | 106.75 | 12-8 | 112.17 | 0 | A |  | 1600 | 1 | 0.39 | 1555 | 1 | 67 | 36 | 282 | 4:42 | 15 | 16 | 0 | 0 |  | 0 | 0 |  | N2 | 2020-04-12 14:23 | 2020-04-12 14:45 | 22 | 2020-04-12 14:10 | 35 |  |  |  |  | N | 호이스트고장 | [7 empty] | 4.7 | 8.84 | 0 | [20 empty] | 1.51 |  |  | 0.18 | 0.18 | A | [9 empty] | 0 | 0 | 588 | 0 | 0 | 189 | 0 | 602 | 0 | 0 | 0 | 0 | 0 | 0
2020-04-12 | A58094 | 1 | 고탄소 | SMN455M1 |  | Al 탈산 | B | 6 | 43 | 49600 | 69.78 | B | B | C |  | 1 | 1 |  | 1520 | 1569 | 5000 |  |  | 5000 | 49.25 | 12 | 101532 | 1597 |  | Y | 45 | 32 | [7 empty] | 이호남 | 2 |  |  | Y |  |  |  | 106.85 | 13-3 | 191.33 | 0 | A |  | 1597 | 3 | 0.22 | 1559 | 1.52 | 76 | 28 | 228 | 3:48 | 16 | 16 | 36 | 0 |  | 0 |  |  | N2 | 2020-04-12 14:19 | 2020-04-12 15:25 | 66 | 2020-04-12 14:18 | 67 | [8 empty] | Y | [5 empty] | 115.03 | 23.29 | [20 empty] | 1.18 |  |  | 3.05 | 0 | A | [9 empty] | 71 | 0 | 1967 | 39 | 0 | 0 | 0 | 451 | 0 | 409 | 0 | 0 | 0 | 9
2020-04-12 | C55405 | 3 | 저탄소 | SCM420HT | 연주종료 | Al 탈산 | T | 30 | 40 | 50650 | 85.07 | B | C | C |  | 1 |  | 1 | 1550 | 1556 | 6400 |  |  | 6400 | 69.31 | 33 | 92334 | 1642 |  | Y | 44 | 34 |  |  | C55402 | 05 |  |  |  | 박재승 | 3 |  | Y |  |  | Y |  | 97.95 | 12-4 | 0 | 275.12 | A |  | 1621 | 2 | 0.49 | 1572 | 1.48 | 62 | 30 | 387 | 6:27 | 13 | 13 | 0 | 0 |  | 0 | 9 |  | N2 | 2020-04-12 14:44 |  | 20 | 2020-04-12 14:35 | 29 |  |  |  |  | Y | [5 empty] | Y |  |  |  | 2.93 | 0 | [23 empty] | 0.01 | 0 | A | [9 empty] | 918 | 579 | 33 | 448 | 0 | 0 | 0 | 399 | 0 | 300 | 0 | 0 | 0 | 9 |  |  | 5
2020-04-12 | B57982 | 2 | 중탄소 | AE1548 |  | Al 탈산 | B | 22 | 55 | 49300 | 94.35 | B | C |  | C | 1 |  | 1 | 1540 | 1566 | 5600 |  |  | 5600 | 59.57 | 13 | 94003 | 1626 |  | Y | 41 | 28 |  |  | B57979 | 05 |  |  |  | 고승만 | 2 |  |  | Y |  | Y |  | 112.5 | 13-6 | 229.41 | 0 | A |  | 1614 | 1 | 0.09 | 1563 | 1.41 | 75 | 35 | 201 | 3:21 | 15 | 18 | 0 | 0 | 30 | 0 | 0 |  | N2 | 2020-04-12 15:31 | 2020-04-12 15:50 | 18 | 2020-04-12 15:11 | 39 |  |  |  |  | N | 호이스트고장 | [7 empty] | 4 | 8.87 | 0 | [20 empty] | 1.16 |  |  | 0.29 | 0.29 | A | [9 empty] | 0 | 0 | 641 | 0 | 0 | 182 | 0 | 602 | 0 | 0 | 0 | 0 | 0 | 34
2020-04-12 | A58095 | 1 | 고탄소 | SMN455M1 |  | Al 탈산 | B | 38 | 40 | 52400 | 76.75 | C | C | C |  | 1 | 1 |  | 1520 | 1555 | 5000 |  |  | 5000 | 29.55 | 20 | 169220 | 1597 |  | Y | 45 | 32 | [7 empty] | 박안희 | 2 |  |  |  |  | Y |  | 98.15 | 12-4 | 267.63 | 0 | A |  | 1597 | 3 | 0.21 | 1554 | 1.34 | 71 | 23 | 232 | 3:52 | 16 | 16 | 37 | 0 |  | 0 |  |  | N2 | 2020-04-12 15:33 | 2020-04-12 16:31 | 58 | 2020-04-12 15:32 | 59 |  |  |  |  | Y |  |  |  | Y | [5 empty] | 108.18 | 65.35 | [20 empty] | 1.21 |  |  | 12.64 | 0 | A | [9 empty] | 74 | 0 | 912 | 12 | 0 | 0 | 0 | 297 | 0 | 298 | 0 | 0 | 0 | 9
2020-04-12 | C55406 | 3 | 저탄소 | SCM420HT | 연주종료 | Al 탈산 | T | 37 | 48 | 50850 | 88.6 | C | C | C |  | 1 |  | 1 | 1550 | 1584 | 6100 |  |  | 6100 | 55.9 | 39 | 109122 | 1626 |  | Y | 41 | 22 | 통신이상으로 초기화하여 작업시간 40분 넘었지만 적게 기록됌. |  |  | 05 |  |  |  |  | 2 |  |  |  |  | Y |  | 110.35 | 13-5 | 0.27 | 275.49 | A |  | 1618 | 2 | 0.47 | 1577 | 1.08 | 67 | 30 | 442 | 7:22 | 13 | 13 | 0 | 0 |  | 0 | 9 |  | N2 | 2020-04-12 15:54 |  | 15 | 2020-04-12 15:45 | 24 |  |  |  |  | Y | [5 empty] | Y |  |  |  | 2.82 | 0 | [23 empty] | 0 | 0 | A | [9 empty] | 1024 | 605 | 29 | 382 | 0 | 0 | 0 | 398 | 0 | 199 | 0 | 0 | 0 | 20 |  |  | 5
2020-04-12 | B57983 | 2 | 중탄소 | AE1548 |  | Al 탈산 | B | 21 | 59 | 49850 | 119.17 | C | C |  | C | 1 |  | 1 | 1540 | 1564 | 5500 |  |  | 5500 | 59.69 | 13 | 92144 | 1615 |  | Y | 43 | 28 | 수강 2호 (15:50 분경) 전원 다운으로 약 30분 대기 |  | B57980 | 05 |  |  |  | 고승만 | 2 |  |  | Y |  | Y |  | 103.05 | 12-5 | 209.95 | 0 | A |  | 1591 | 1 | 0.08 | 1542 | 0.64 | 54 | 28 | 187 | 3:07 | 15 | 16 | 0 | 0 |  | 0 | 0 |  | N2 | 2020-04-12 16:54 | 2020-04-12 17:09 | 15 | 2020-04-12 16:39 | 31 |  |  |  |  | N | 호이스트고장 | [7 empty] | 4 | 10.95 | 0 | [20 empty] | 1.7 |  |  | 0.08 | 0.08 | A | [9 empty] | 25 | 0 | 632 | 0 | 0 | 181 | 0 | 601 | 0 | 455 | 0 | 0 | 0 | 40
2020-04-12 | C55407 | 3 | 저탄소 | SCM420HT | TUNDISH교체전 | Al 탈산 | T | 36 | 64 | 49700 | 108.9 | C | C | C |  | 1 |  | 1 | 1550 | 1553 | 7300 |  |  | 7300 | 68.66 | 38 | 106324 | 1649 |  | Y | 53 | 38 | [8 empty] | 2 |  |  |  |  | Y |  | 104.4 | 12-6 | 0 | 335.57 | A |  | 1618 | 2 | 0.48 | 1577 | 0.82 | 67 | 34 | 418 | 6:58 | 13 | 13 | 0 | 0 |  | 0 | 6 |  | N2 | 2020-04-12 17:16 |  | 6 | 2020-04-12 17:10 | 12 |  |  |  |  | Y | [5 empty] | Y |  |  |  | 3.18 | 0 | [23 empty] | 0 | 0 | A | [9 empty] | 1164 | 397 | 34 | 526 | 0 | 0 | 0 | 406 | 0 | 201 | 0 | 0 | 0 | 11 |  |  | 5
2020-04-12 | A58096 | 1 | 고탄소 | SMN455M | 유사강종연연주 | Al 탈산 | B | 19 | 4 | 53400 | 71.33 | C | C | C |  | 1 | 1 |  | 1520 | 1526 | 5600 |  |  | 5600 | 110.31 | 6 | 50766 | 1589 |  | Y | 41 | 34 | [7 empty] | 박안희 | 2 |  |  |  |  | Y |  | 101.6 | 13-6 | 220.2 | 0 | A |  | 1589 | 3 | 0.22 | 1550 | 1.34 | 69 | 28 | 241 | 4:01 | 16 | 16 | 38 | 0 |  | 0 |  |  | N2 | 2020-04-12 16:55 | 2020-04-12 17:32 | 38 | 2020-04-12 16:53 | 39 |  |  |  |  | Y |  |  |  | Y | [5 empty] | 148.76 | 45.88 | [20 empty] | 1.16 |  |  | 40.96 | 0 | A | [9 empty] | 0 | 0 | 791 | 16 | 0 | 0 | 0 | 453 | 0 | 406 | 0 | 0 | 0 | 42
2020-04-12 | B57984 | 2 | 중탄소 | AE1548 |  | Al 탈산 | B | 18 | 34 | 51800 | 95.7 | C | C |  | C | 1 |  | 1 | 1540 | 1517 | 7100 |  |  | 7100 | 71.55 | 14 | 99232 | 1625 |  | Y | 50 | 35 |  |  | B57981 | 05 |  |  |  | 고승만 | 2 |  |  | Y |  | Y |  | 106.6 | 13-4 | 308.93 | 0 | A |  | 1605 | 1 | 0.07 | 1550 | 1.36 | 62 | 26 | 154 | 2:34 | 15 | 17 | 0 | 0 | 26 | 0 | 0 |  | N2 | 2020-04-12 17:54 | 2020-04-12 18:18 | 24 | 2020-04-12 17:41 | 37 |  |  |  |  | N | 호이스트고장 | [7 empty] | 4 | 8.56 | 0 | [20 empty] | 1.03 |  |  | 0.12 | 0.12 | A | [9 empty] | 36 | 0 | 632 | 0 | 0 | 171 | 0 | 905 | 0 | 409 | 0 | 0 | 0 | 45
2020-04-12 | C55408 | 3 | 저탄소 | SCM415C2 |  | Al 탈산 | I | 11 | 66 | 48500 | 108.48 | C | C | C |  | 1 |  | 1 | 1560 | 1562 | 8100 |  |  | 8100 | 84.38 | 20 | 96000 | 1659 |  | INGOT | 51 | 39 | [8 empty] | 2 |  |  |  |  | Y |  | 102.6 | 12-4 | 0 | 272.11 | A |  | 1653 | 2 | 0.46 | 1588 | 1.27 | 72 |  | 426 | 7:06 | 18 | 21 | 0 | 0 |  | 0 | 21 |  | N2 | 2020-04-12 18:38 |  | 12 | 2020-04-12 18:31 | [5 empty] | Y | [5 empty] | N |  |  |  | 5.96 | 0 | [18 empty] | 1 |  |  |  |  | 0 | 0 | A | [9 empty] | 659 | 711 | 56 | 304 | 0 | 0 | 0 | 395 | 0 | 200 | 0 | 0 | 0 | 6
2020-04-12 | A58097 | 1 | 고탄소 | SMN455M |  | Al 탈산 | B | 31 | 21 | 53500 | 65.42 | C | C | C |  | 1 | 1 |  | 1520 | 1557 | 4300 |  |  | 4300 | 42.35 | 12 | 101532 | 1585 |  | Y | 41 | 28 | [7 empty] | 박안희 | 3 |  |  |  |  | Y |  | 97.75 | 12-8 | 229.62 | 0 | A |  | 1585 | 3 | 0.21 | 1545 | 1.67 | 64 | 28 | 236 | 3:56 | 16 | 16 | 39 | 0 |  | 0 |  |  | N2 | 2020-04-12 18:07 | 2020-04-12 18:34 | 27 | 2020-04-12 18:06 | 28 |  |  |  |  | Y |  |  |  | Y | [5 empty] | 115.04 | 21.74 | [20 empty] | 1.42 |  |  | 50.47 | 0 | A | [9 empty] | 0 | 0 | 692 | 45 | 0 | 0 | 0 | 417 | 0 | 399 | 0 | 0 | 0 | 24
2020-04-12 | B57985 | 2 | 중탄소 | AE1548 |  | Al 탈산 | B | 5 | 65 | 48000 | 92.43 | C | C |  | C | 1 |  | 1 | 1540 | 1526 | 6900 |  |  | 6900 | 69.53 | 14 | 99232 | 1605 |  | Y | 48 | 35 |  |  | B57982 | 05 |  |  |  | 고승만 | 2 |  |  | Y |  | Y |  | 102.2 | 12-3 | 277.72 | 0 | A |  | 1605 | 1 | 0.07 | 1547 | 1.49 | 59 | 22 | 209 | 3:29 | 15 | 17 | 0 | 0 | 24 | 0 | 0 |  | N2 | 2020-04-12 18:54 | 2020-04-12 19:28 | 34 | 2020-04-12 18:43 | 45 |  |  |  |  | N | 호이스트고장 | [7 empty] | 5 | 8.27 | 0 | [20 empty] | 0.99 |  |  | 0.1 | 0.1 | A | [9 empty] | 24 | 0 | 865 | 0 | 0 | 220 | 0 | 852 | 0 | 459 | 0 | 0 | 0 | 43
2020-04-12 | A58098 | 1 | 고탄소 | SMN455M |  | Al 탈산 | B | 6 | 44 | 50000 | 64.9 | C | C | C |  | 1 | 1 |  | 1520 | 1540 | 4500 |  |  | 4500 | 44.32 | 12 | 101532 | 1586 |  | Y | 41 | 27 | [7 empty] | 박안희 | 2 |  |  |  |  | Y |  | 98.85 | 12-4 | 133.34 | 0 | A |  | 1586 | 3 | 0.21 | 1544 | 1.75 | 63 | 28 | 243 | 4:03 | 16 | 16 | 40 | 0 |  | 0 |  |  | N2 | 2020-04-12 19:05 | 2020-04-12 19:36 | 31 | 2020-04-12 19:05 | 31 |  |  |  |  | Y |  |  |  | Y | [5 empty] | 91.63 | 19.66 | [20 empty] | 1.28 |  |  | 55.22 | 0 | A | [9 empty] | 61 | 0 | 1120 | 40 | 0 | 0 | 0 | 299 | 0 | 297 | 0 | 0 | 0 | 24
2020-04-12 | C55409 | 3 | 저탄소 | SCR415HA | 연주시작 | Al 탈산 | T | 30 | 41 | 51500 | 110.58 | C | C | C |  | 1 |  | 1 | 1550 | 1543 | 9100 |  |  | 9100 | 92.02 | 36 | 98892 | 1656 |  | Y | 58 | 50 | [8 empty] | 2 |  |  |  |  | Y |  | 104.4 | 12-10 | 0 | 465.23 | A |  | 1646 | 2 | 0.51 | 1599 | 1.12 | 85 | 38 | 517 | 8:37 | 10 | 10 | 0 | 0 |  | 0 | 11 |  | N2 | 2020-04-12 19:53 |  | 23 | 2020-04-12 19:42 | 33 |  |  |  |  | Y | [5 empty] | Y |  |  |  | 4.48 | 0 | [23 empty] | 0.01 | 0 | B | [9 empty] | 489 | 928 | 60 | 392 | 0 | 0 | 0 | 405 | 0 | 201 | 0 | 0 | 0 | 14 |  |  | 12 |  | 1
2020-04-12 | B57986 | 2 | 중탄소 | AE1548 |  | Al 탈산 | B | 22 | 56 | 49400 | 96.42 | C | C |  | C | 1 |  | 1 | 1540 | 1546 | 6100 |  |  | 6100 | 61.47 | 14 | 99232 | 1607 |  | Y | 51 | 44 |  |  | B57983 | 05 |  |  |  | 고승만 | 2 |  |  | Y |  | Y |  | 107.5 | 12-10 | 259.5 | 0 | A |  | 1599 | 1 | 0.06 | 1547 | 1.3 | 59 | 26 | 150 | 2:30 | 15 | 17 | 0 | 0 |  | 0 | 0 |  | N2 | 2020-04-12 20:06 | 2020-04-12 20:29 | 23 | 2020-04-12 19:52 | 37 |  |  |  |  | N | 호이스트고장 | [7 empty] | 4.7 | 7.97 | 0 | [20 empty] | 1.31 |  |  | 0.11 | 0.11 | A | [9 empty] | 0 | 0 | 636 | 0 | 0 | 213 | 0 | 596 | 0 | 257 | 0 | 0 | 0 | 20
2020-04-12 | A58099 | 1 | 고탄소 | SMN455M | TUNDISH교체전 | Al 탈산 | B | 38 | 41 | 52500 | 67 | C | C | C |  | 1 | 1 |  | 1520 | 1535 | 4800 |  |  | 4800 | 56.33 | 11 | 85214 | 1582 |  | Y | 41 | 31 | [7 empty] | 박안희 | 2 |  |  |  |  | Y |  | 99.05 | 12-5 | 257.11 | 0 | A |  | 1582 | 3 | 0.2 | 1541 | 1.64 | 60 | 23 | 268 | 4:28 | 16 | 16 | 41 | 0 |  | 0 |  |  | N2 | 2020-04-12 20:07 | 2020-04-12 20:35 | 28 | 2020-04-12 20:06 | 29 |  |  |  |  | Y |  |  |  | Y | [5 empty] | 73.64 | 23.73 | [20 empty] | 1.42 |  |  | 56.83 | 0 | A | [9 empty] | 78 | 0 | 761 | 0 | 0 | 0 | 0 | 299 | 0 | 298 | 0 | 0 | 0 | 16
2020-04-12 | C55410 | 3 | 저탄소 | SCR415HA | 연주종료 | Al 탈산 | T | 37 | 49 | 50800 | 95.4 | C | C | C |  | 1 |  | 1 | 1550 | 1556 | 6500 |  |  | 6500 | 60.67 | 39 | 107133 | 1647 |  | Y | 49 | 33 | [8 empty] | 2 |  |  |  |  | Y |  | 109.45 | 13-4 | 0 | 265.59 | A |  | 1599 | 2 | 0.49 | 1583 | 0.46 | 69 | 34 | 425 | 7:05 | 10 | 10 | 0 | 0 |  | 0 | 12 |  | N2 | 2020-04-12 20:58 |  | 30 | 2020-04-12 20:46 | 42 |  |  |  |  | Y | [5 empty] | Y |  |  |  | 4.24 | 0 | [23 empty] | 0.51 | 0 | A | [9 empty] | 464 | 991 | 50 | 301 | 0 | 0 | 0 | 400 | 0 | 199 | 0 | 0 | 0 | 18 |  |  | 7
2020-04-12 | B57987 | 2 | 중탄소 | AE1548 |  | Al 탈산 | B | 21 | 60 | 49950 | 87.22 | C | C |  | C | 1 |  | 1 | 1540 | 1524 | 6600 |  |  | 6600 | 66.51 | 14 | 99232 | 1617 |  | Y | 43 | 33 |  |  | B57984 | 05 |  |  |  | 고승만 | 3 |  |  | Y |  | Y |  | 104.25 | 12-6 | 262.57 | 0 | A |  | 1602 | 1 | 0.07 | 1550 | 1.22 | 62 | 32 | 160 | 2:40 | 15 | 17 | 0 | 0 |  | 0 | 0 |  | N2 | 2020-04-12 21:16 | 2020-04-12 21:32 | 16 | 2020-04-12 21:07 | 24 |  |  |  |  | N | 호이스트고장 | [7 empty] | 4.5 | 7.73 | 0 | [20 empty] | 1.22 |  |  | 0.12 | 0.12 | A | [9 empty] | 0 | 0 | 616 | 0 | 0 | 180 | 0 | 747 | 0 | 462 | 0 | 0 | 0 | 24
2020-04-12 | A58100 | 1 | 고탄소 | AE1055M1 | TUNDISH교체 | Al 탈산 | B | 19 | 5 | 53800 | 77.1 | C | C | C |  | 1 | 1 |  | 1520 | 1532 | 6200 |  |  | 6200 | 75.62 | 10 | 81986 | 1617 |  | Y | 40 | 34 | [7 empty] | 박안희 | 2 |  |  |  |  | Y |  | 98.75 | 13-3 | 0 | 200.87 | A |  | 1617 | 3 | 0.2 | 1577 | 1.14 | 91 | 31 | 304 | 5:04 | 20 | 20 | 42 | 0 |  | 0 |  |  | N2 | 2020-04-12 21:16 | 2020-04-12 21:58 | 42 | 2020-04-12 21:14 | 44 |  |  |  |  | Y |  |  |  | Y | [5 empty] | 0 | 169.81 | [19 empty] | 2.43 |  |  |  | 60.48 | 0 | A | [9 empty] | 0 | 0 | 768 | 24 | 0 | 0 | 0 | 299 | 0 | 298 | 0 | 0 | 0 | 28 |  |  |  |  | 1
2020-04-12 | C55411 | 3 | 저탄소 | SCR415HA | 연주종료 | Al 탈산 | T | 36 | 65 | 49850 | 91.7 | C | C | C |  | 1 |  | 1 | 1550 | 1591 | 5700 |  |  | 5700 | 59.29 | 35 | 96145 | 1657 |  | Y | 45 | 34 | 전극이탈 1미터가량 | [7 empty] | 2 |  |  |  |  | Y |  | 97 | 11-8 | 0 | 181.06 | A |  | 1636 | 2 | 0.5 | 1584 | 1.44 | 70 | 32 | 514 | 8:34 | 10 | 10 | 0 | 0 |  | 0 | 11 |  | N2 | 2020-04-12 21:59 |  | 36 | 2020-04-12 21:48 | 47 |  |  |  |  | Y | [5 empty] | Y |  |  | 5 | 4.94 | 0 | [23 empty] | 0 | 0 | A | [9 empty] | 46 | 1218 | 12 | 306 | 0 | 0 | 0 | 599 | 0 | 200 | 0 | 0 | 0 | 21 |  |  | 7
2020-04-12 | B57988 | 2 | 중탄소 | AE1548 |  | Al 탈산 | B | 18 | 35 | 52000 | 89.48 | C | C |  | A | 1 |  | 1 | 1540 | 1577 | 5000 |  |  | 5000 | 50.39 | 14 | 99232 | 1614 |  | Y | 42 | 27 |  |  | B57985 | 05 |  |  |  | 고승만 | 2 |  |  | Y |  | Y |  | 106.8 | 13-4 | 229.12 | 0 | A |  | 1606 | 1 | 0.06 | 1548 | 1.44 | 60 | 31 | 196 | 3:16 | 15 | 16 | 0 | 0 |  | 0 | 0 |  | N2 | 2020-04-12 22:16 | 2020-04-12 22:35 | 19 | 2020-04-12 22:00 | 34 |  |  |  |  | N | 호이스트고장 | [7 empty] | 5 | 10.09 | 0 | [20 empty] | 1.04 |  |  | 0.21 | 0.21 | B | [9 empty] | 0 | 0 | 574 | 0 | 0 | 217 | 0 | 602 | 0 | 259 | 0 | 0 | 0 | 40
2020-04-12 | A58101 | 1 | 고탄소 | AE1055M1 |  | Al 탈산 | B | 31 | 22 | 53100 | 77.52 | C | C | A |  | 1 | 1 |  | 1520 | 1554 | 4600 |  |  | 4600 | 54.37 | 10 | 84610 | 1598 | 738 | Y | 41 | 29 | [7 empty] | 박안희 | 3 |  |  |  |  | Y |  | 98.5 | 12-8 | 0 | 258.38 | A |  | 1598 | 3 | 0.2 | 1552 | 1.28 | 66 | 28 | 258 | 4:18 | 20 | 20 | 43 | 0 |  | 0 |  |  | N2 | 2020-04-12 22:18 | 2020-04-12 22:58 | 40 | 2020-04-12 22:17 | 41 |  |  |  |  | Y |  |  |  | Y | [5 empty] | 0 | 186.15 | [23 empty] | 68.32 | 0 | A | [9 empty] | 0 | 0 | 764 | 9 | 0 | 0 | 0 | 451 | 0 | 416 | 0 | 0 | 0 | 24
2020-04-12 | C55412 | 3 | 저탄소 | SCR415HA | 연주종료 | Al 탈산 | T | 11 | 67 | 47550 | 110.52 | C | A | A |  | 1 |  | 1 | 1550 | 1601 | 6900 |  |  | 6900 | 73.88 | 34 | 93398 | 1665 | 370 | Y | 48 | 40 | [8 empty] | 2 | [6 empty] | 97.6 | 11-8 | 14.09 | 104.65 | A |  | 1653 | 2 | 0.47 | 1582 | 1.65 | 68 | 38 | 463 | 7:43 | 10 | 15 | 0 | 0 |  | 0 | 20 |  | N2 | 2020-04-12 23:22 |  | 15 | 2020-04-12 23:02 | 34 |  |  |  |  | Y | [5 empty] | Y |  |  | 5 | 6.28 | 2.88 | [23 empty] | 0 | 0 | A | [9 empty] | 779 | 817 | 41 | 296 | 0 | 0 | 0 | 608 | 0 | 200 | 0 | 0 | 0 | 8 |  |  | 5
2020-04-12 | B57989 | 2 | 중탄소 | AE1548 | TUNDISH교체전 | Al 탈산 | B | 5 | 66 | 48400 | 81.75 | C | A |  | A | 1 |  | 1 | 1540 | 1554 | 6200 |  |  | 6200 | 75.45 | 12 | 82175 | 1634 |  | Y | 47 | 34 |  |  | B57986 | 05 |  |  |  | 고승만 | 2 |  |  | Y |  | Y |  | 99 | 11-10 | 270.71 | 0 | A |  | 1623 | 1 | 0.1 | 1571 | 1.77 | 83 | 44 | 235 | 3:55 | 15 | 16 | 0 | 0 |  | 0 | 0 |  | N2 | 2020-04-12 23:08 | 2020-04-12 23:37 | 29 | 2020-04-12 22:58 | 39 |  |  |  |  | N | 호이스트고장 | [7 empty] | 4.6 | 9.47 | 0 | [20 empty] | 1.13 |  |  | 0.21 | 0.21 | A | [9 empty] | 0 | 0 | 695 | 0 | 0 | 143 | 0 | 601 | 0 | 259 | 0 | 0 | 0 | 34
2020-04-12 | A58102 | 1 | 고탄소 | AE1055M1 |  | Al 탈산 | B | 6 | 45 | 50200 | 82.17 | A | A | A |  | 1 | 1 |  | 1520 | 1546 | 4800 |  |  | 4800 | 56.73 | 10 | 84610 | 1610 |  | Y | 41 | 29 | [7 empty] | 정용태 | 2 |  |  |  |  | Y |  | 100.9 | 12-6 | 0 | 176.62 | A |  | 1610 | 3 | 0.2 | 1553 | 1.43 | 67 | 34 | 292 | 4:52 | 20 | 20 | 44 | 0 |  | 0 |  |  | N2 | 2020-04-12 23:29 | 2020-04-13 | 30 | 2020-04-12 23:27 | 33 |  |  |  |  | Y |  |  |  | Y | [5 empty] | 0 | 222.95 | [23 empty] | 0 | 0 | A | [9 empty] | 0 | 0 | 685 | 29 | 0 | 0 | 0 | 299 | 0 | 296 | 0 | 0 | 0 | 46
2020-04-12 | C55413 | 3 | 저탄소 | SCR415HA | TUNDISH교체전 | Al 탈산 | T | 30 | 42 | 50450 | 98.98 | A | A | A |  | 1 |  | 1 | 1550 | 1586 | 6200 |  |  | 6200 | 62.69 | 36 | 98892 | 1650 |  | Y | 45 | 35 |  |  | C55410 | 05 |  |  |  | 정종훈 | 2 |  |  | Y |  | Y | 4 | 101.4 | 12-7 | 0 | 48.27 | A |  | 1640 | 2 | 0.48 | 1588 | 1.44 | 74 | 34 | 493 | 8:13 | 10 | 10 | 0 | 0 |  | 0 | 18 |  | N2 | 2020-04-13 00:17 |  | 23 | 2020-04-12 23:59 | 41 |  |  |  |  | Y | [5 empty] | Y |  |  | 4.5 | 3.76 | 3.68 | [23 empty] | 0 | 0 | A | [9 empty] | 649 | 856 | 65 | 235 | 0 | 0 | 0 | 793 | 0 | 300 | 101 | 0 | 0 | 8
2020-04-12 | B57990 | 2 | 저탄소 | ATA105M2 | TUNDISH교체 | Al 탈산 | B | 22 | 57 | 49650 | 94.32 | A | A |  | A | 1 |  | 1 | 1555 | 1617 | 6800 |  |  | 6800 | 74.43 | 14 | 91366 | 1674 |  | Y | 45 | 36 |  |  | B57987 | 05 |  |  |  | 임현진 | 2 |  |  |  |  | Y |  | 100.35 | 12-3 | 230.25 | 0 | A |  | 1670 | 1 | 0.11 | 1600 | 1.5 | 87 | 33 | 286 | 4:46 | 15 | 21 | 0 | 0 |  | 0 | 0 |  | N2 | 2020-04-13 00:25 | 2020-04-13 01:04 | 39 | 2020-04-13 00:15 | 49 |  |  |  |  | N | 호이스트 고장 | [8 empty] | 10.49 | 0 | [19 empty] | 2.37 |  |  |  | 0.17 | 0.17 | A | [9 empty] | 0 | 0 | 461 | 0 | 0 | 256 | 0 | 605 | 0 | 256 | 0 | 0 | 0 | 6 |  |  | 7 |  | 1
2020-04-12 | A58103 | 1 | 고탄소 | AE1055M1 |  | Al 탈산 | B | 38 | 42 | 52400 | 78.68 | A | A | A |  | 1 | 1 |  | 1520 | 1547 | 5000 |  |  | 5000 | 49.25 | 12 | 101532 | 1600 |  | Y | 42 | 31 |  |  | A58100 |  |  |  |  | 정용태 | 3 |  |  | Y |  |  |  | 101.5 | 12-7 | 0 | 298.09 | A |  | 1600 | 3 | 0.2 | 1551 | 1.32 | 65 | 28 | 293 | 4:53 | 20 | 20 | 45 | 0 |  | 0 |  |  | N2 | 2020-04-13 00:29 | 2020-04-13 01:02 | 33 | 2020-04-13 00:29 | 33 |  |  |  |  | Y |  |  |  | Y | [5 empty] | 0 | 11.6 | [23 empty] | 1.14 | 0 | A | [9 empty] | 0 | 0 | 743 | 0 | 0 | 0 | 0 | 297 | 0 | 299 | 0 | 0 | 0 | 28
2020-04-12 | C55414 | 3 | 중탄소 | SA649 |  | Al 탈산 | I | 37 | 50 | 50700 | 111.48 | A | A | A |  | 1 |  | 1 | 1560 | 1543 | 8500 |  |  | 8500 | 94.76 | 13 | 89700 | 1658 |  | INGOT | 52 | 47 | [7 empty] | 도주용 | [5 empty] | Y | 6 | 95.25 | 11-9 | 256.57 | 0 | A |  | 1657 | 2 | 0.46 | 1570 | 1.71 | 79 |  | 458 | 7:38 | 25 | 26 | 0 | 0 |  | 0 | 10 |  | AR | 2020-04-13 01:38 |  | 21 | 2020-04-13 01:29 | [5 empty] | Y | [5 empty] | N |  |  | 5 | 18.99 | 0.53 | [18 empty] | 1.1 |  |  |  |  | 0 | 0 | A | [9 empty] | 1263 | 0 | 359 | 0 | 0 | 0 | 0 | 501 | 0 | 0 | 99 | 0 | 0 | 6
2020-04-12 | B57991 | 2 | 저탄소 | ATA105M2 |  | Al 탈산 | B | 21 | 61 | 50150 | 90.57 | A | A |  | A | 1 |  | 1 | 1555 | 1564 | 6800 |  |  | 6800 | 70.18 | 14 | 96899 | 1654 |  | N | 45 | 34 |  |  | B57988 | 05 |  |  |  | 임현진 | 2 |  |  |  |  | Y |  | 97.55 | 11-10 | 198.89 | 0 | A |  | 1652 | 1 | 0.08 | 1590 | 1.66 | 77 | 32 | 323 | 5:23 | 15 | 16 | 0 | 0 |  | 0 | 0 |  | N2 | 2020-04-13 01:19 | 2020-04-13 02:05 | 46 | 2020-04-13 01:05 | 60 |  |  |  |  | N | 호이스트 고장 | [7 empty] | 4.6 | 11.43 | 0 | [23 empty] | 0.05 | 0.05 | A | [9 empty] | 0 | 9 | 517 | 0 | 0 | 271 | 0 | 604 | 0 | 207 | 0 | 0 | 0 | 17 |  |  | 7
2020-04-12 | A58104 | 1 | 고탄소 | AE1055M1 |  | Al 탈산 | B | 19 | 6 | 53200 | 69.22 | A | A | A |  | 1 | 1 |  | 1520 | 1573 | 4000 |  |  | 4000 | 39.4 | 12 | 101532 | 1596 |  | Y | 40 | 29 |  |  | A58101 |  |  |  |  | 정용태 | 2 |  |  | Y |  |  |  | 102.55 | 13-7 | 0 | 198.06 | A |  | 1596 | 3 | 0.2 | 1551 | 1.45 | 65 | 25 | 233 | 3:53 | 20 | 20 | 46 | 0 |  | 0 |  |  | N2 | 2020-04-13 01:23 | 2020-04-13 02:05 | 42 | 2020-04-13 01:23 | 42 |  |  |  |  | Y |  |  |  | Y | [5 empty] | 0 | 136.5 | [23 empty] | 2.18 | 0 | A | [9 empty] | 0 | 0 | 739 | 9 | 0 | 0 | 0 | 443 | 0 | 297 | 0 | 0 | 0 | 45
2020-04-12 | B57992 | 2 | 저탄소 | ATA105M2 |  | Al 탈산 | B | 18 | 36 | 51800 | 92 | A | A |  | A | 1 |  | 1 | 1555 | 1575 | 6200 |  |  | 6200 | 65.32 | 12 | 94914 | 1657 | 722 | Y | 53 | 32 |  |  | B57989 | 05 |  |  |  | 임현진 | 2 |  |  |  |  | Y |  | 101.4 | 12-8 | 248.72 | 0 | A |  | 1643 | 1 | 0.08 | 1586 | 1.82 | 73 | 28 | 291 | 4:51 | 15 | 16 | 0 | 0 |  | 0 | 0 |  | N2 | 2020-04-13 02:19 | 2020-04-13 03:01 | 42 | 2020-04-13 02:07 | 54 |  |  |  |  | N | 호이스트 고장 | [7 empty] | 5 | 10.43 | 0 | [23 empty] | 0.23 | 0.23 | A | [9 empty] | 39 | 0 | 472 | 0 | 0 | 275 | 0 | 602 | 0 | 206 | 0 | 0 | 0 | 8
2020-04-12 | C55415 | 3 | 중탄소 | SM45CB | 연주시작 | Si 탈산 | T | 36 | 66 | 49450 | 134.55 | A | A | A |  | 1 |  | 1 | 1535 | 1590 | 6500 |  |  | 6500 | 71.7 | 33 | 90651 | 1658 |  | Y | 50 | 35 | [7 empty] | 정종훈 | 2 |  |  |  |  | Y |  | 100.6 | 12-2 | 223.92 | 0 | A |  | 1643 | 2 | 0.47 | 1581 | 1.94 | 88 | 49 | 398 | 6:38 | 7 | 7 | 0 | 0 |  | 0 | 52 |  | N2 | 2020-04-13 03:09 |  | 15 | 2020-04-13 02:17 | 68 |  |  |  |  | Y | [5 empty] | N |  |  |  | 10.2 | 0 | B/T위드롤이상으로 작업완료후 50분간 대기후 올림 | [22 empty] | 0 | 0 | A | [9 empty] | 0 | 0 | 0 | 31 | 0 | 0 | 0 | 1038 | 0 | 300 | 0 | 0 | 0 | 0 |  |  | 9 |  | 1
2020-04-12 | A58105 | 1 | 고탄소 | AE1055M1 |  | Al 탈산 | B | 31 | 23 | 53000 | 71.88 | A | A | A |  | 1 | 1 |  | 1520 | 1536 | 4700 |  |  | 4700 | 46.29 | 12 | 101532 | 1591 |  | Y | 42 | 30 |  |  | A58102 |  |  |  |  | 정용태 | 2 |  |  | Y |  |  |  | 104.7 | 13-5 | 0 | 276.4 | A |  | 1591 | 3 | 0.2 | 1558 | 1.1 | 72 | 26 | 254 | 4:14 | 20 | 20 | 47 | 0 |  | 0 |  |  | N2 | 2020-04-13 02:22 | 2020-04-13 03:08 | 46 | 2020-04-13 02:21 | 47 |  |  |  |  | Y |  |  |  | Y | [5 empty] | 0 | 131.57 | [23 empty] | 3.31 | 0 | A | [9 empty] | 0 | 0 | 685 | 19 | 0 | 0 | 0 | 438 | 0 | 297 | 0 | 0 | 0 | 43
2020-04-12 | B57993 | 2 | 저탄소 | ATA105M2 |  | Al 탈산 | B | 5 | 67 | 49500 | 81.8 | A | A |  | A | 1 |  | 1 | 1555 | 1586 | 5300 |  |  | 5300 | 51.89 | 12 | 102144 | 1656 |  | Y | 43 | 29 | [7 empty] | 임현진 | 2 |  |  |  |  | Y |  | 93 | 11-4 | 247.18 | 0 | A |  | 1642 | 1 | 0.08 | 1575 | 2 | 62 | 26 | 257 | 4:17 | 15 | 16 | 0 | 0 |  | 0 | 0 |  | N2 | 2020-04-13 03:27 | 2020-04-13 04:11 | 43 | 2020-04-13 03:15 | 55 |  |  |  |  | N | 호이스트 고장 | [7 empty] | 5.6 | 18.16 | 0 | [23 empty] | 0.2 | 0.2 | A | [9 empty] | 35 | 0 | 501 | 0 | 0 | 287 | 0 | 905 | 0 | 201 | 0 | 0 | 0 | 16 |  |  | 6
2020-04-12 | C55416 | 3 | 중탄소 | SM45CB | 연주종료 | Si 탈산 | T | 11 | 68 | 47450 | 120.77 | A | A | A |  | 1 |  | 1 | 1535 | 1586 | 6000 |  |  | 6000 | 66.19 | 33 | 90651 | 1617 |  | Y | 67 | 36 | [7 empty] | 도주용 | 2 |  |  |  |  | Y | 4 | 96.55 | 11-7 | 199.7 | 0 | A |  | 1601 | 2 | 0.49 | 1562 | 0.93 | 69 | 42 | 436 | 7:16 | 7 | 8 | 0 | 0 |  | 0 | 12 |  | N2 | 2020-04-13 04:08 |  | 19 | 2020-04-13 03:56 | 31 |  |  |  |  | Y | [5 empty] | Y |  |  | 5 | 10.58 | 0 | [23 empty] | 0 | 0 | A | [9 empty] | 0 | 0 | 25 | 0 | 0 | 0 | 0 | 782 | 0 | 0 | 0 | 0 | 0 | 13 |  |  | 6
2020-04-12 | A58106 | 1 | 고탄소 | AE1055M1 |  | Al 탈산 | B | 6 | 46 | 50100 | 78.9 | A | A | A |  | 1 | 1 |  | 1520 | 1540 | 5100 |  |  | 5100 | 50.23 | 12 | 101532 | 1580 |  | Y | 42 | 32 |  |  | A58103 |  |  |  |  | 정용태 | 2 |  |  | Y |  |  |  | 107.55 | 13-3 | 0 | 270.12 | A |  | 1580 | 3 | 0.2 | 1550 | 0.81 | 64 | 28 | 290 | 4:50 | 20 | 20 | 48 | 0 |  | 0 |  |  | N2 | 2020-04-13 03:29 | 2020-04-13 04:14 | 45 | 2020-04-13 03:29 | 45 |  |  |  |  | Y |  |  |  | Y | [5 empty] | 0 | 11.33 | [23 empty] | 4.6 | 0 | A | [9 empty] | 0 | 0 | 749 | 53 | 0 | 0 | 0 | 647 | 0 | 443 | 96 | 0 | 0 | 61
2020-04-12 | B57994 | 2 | 저탄소 | ATA105M2 |  | Al 탈산 | B | 22 | 58 | 49150 | 88.97 | A | A |  | A | 1 |  | 1 | 1555 | 1555 | 5700 |  |  | 5700 | 62.16 | 12 | 91694 | 1654 |  | Y | 41 | 30 | [7 empty] | 임현진 | 2 |  |  |  |  | Y |  | 92.05 | 11-5 | 208.98 | 0 | A |  | 1637 | 1 | 0.07 | 1573 | 1.56 | 60 | 22 | 270 | 4:30 | 15 | 16 | 0 | 0 | 40 | 0 | 0 |  | N2 | 2020-04-13 04:35 | 2020-04-13 05:15 | 40 | 2020-04-13 04:21 | 55 |  |  |  |  | N | 호이스트 고장 | [7 empty] | 6 | 19.49 | 0 | [23 empty] | 0.17 | 0.17 | A | [9 empty] | 17 | 0 | 467 | 0 | 0 | 240 | 0 | 602 | 0 | 202 | 0 | 0 | 0 | 26 |  |  | 5
2020-04-12 | A58107 | 1 | 고탄소 | AE1055M1 |  | Al 탈산 | B | 38 | 43 | 53100 | 84.43 | A | A | A |  | 1 | 1 |  | 1520 | 1556 | 5500 |  |  | 5500 | 54.17 | 12 | 101532 | 1591 |  | Y | 41 | 35 |  |  | A58104 |  |  |  |  | 정용태 | 2 |  |  | Y |  |  |  | 109.45 | 13-5 | 0 | 264.96 | A |  | 1591 | 3 | 0.2 | 1558 | 0.75 | 72 | 31 | 323 | 5:23 | 20 | 20 | 49 | 0 |  | 0 |  |  | N2 | 2020-04-13 04:36 | 2020-04-13 05:21 | 44 | 2020-04-13 04:36 | 45 | EAF | 출강구 막힘 | 전기로2기 출강구막힘 A58109 BM#2지원 |  | Y |  |  |  | Y | [5 empty] | 0 | 239.51 | [23 empty] | 5.93 | 0 | A | [9 empty] | 0 | 0 | 737 | 60 | 0 | 0 | 0 | 547 | 0 | 445 | 99 | 0 | 0 | 73
2020-04-12 | C55417 | 3 | 중탄소 | SM45CB | 연주종료 | Si 탈산 | T | 30 | 43 | 50850 | 78.32 | A | A | A |  | 1 |  | 1 | 1535 | 1577 | 4690 |  |  | 4690 | 51.74 | 33 | 90651 | 1623 |  | Y | 41 | 20 |  |  |  | 01 |  |  |  | 정종훈 | 2 |  | N |  |  | Y | 4 | 94.8 | 11-10 | 190.38 | 0 | A |  | 1605 | 2 | 0.48 | 1563 | 1.68 | 70 | 31 | 315 | 5:15 | 7 | 10 | 0 | 0 |  | 0 | 12 |  | N2 | 2020-04-13 05:00 |  | 32 | 2020-04-13 04:48 | 44 |  |  |  |  | Y | [5 empty] | Y |  |  | 5 | 10.02 | 0 | [23 empty] | 0 | 0 | A | [9 empty] | 0 | 0 | 0 | 0 | 0 | 0 | 0 | 850 | 0 | 0 | 0 | 0 | 0 | 20 |  |  | 6
2020-04-12 | B57995 | 2 | 저탄소 | ATA105M2 |  | Al 탈산 | B | 21 | 62 | 49500 | 82.63 | A | A |  | A | 1 |  | 1 | 1555 | 1564 | 6100 |  |  | 6100 | 62.94 | 12 | 96914 | 1656 |  | Y | 41 | 33 | [7 empty] | 임현진 | 2 |  |  |  |  | N |  | 95.8 | 11-8 | 216.93 | 0 | A |  | 1644 | 1 | 0.06 | 1589 | 1.67 | 76 | 31 | 195 | 3:15 | 15 | 16 | 0 | 0 |  | 0 | 0 |  | N2 | 2020-04-13 05:34 | 2020-04-13 06:15 | 41 | 2020-04-13 05:23 | 52 |  |  |  |  | N | 호이스트 고장 | [7 empty] | 5.5 | 7.83 | 0 | [23 empty] | 0.18 | 0.18 | A | [9 empty] | 0 | 0 | 420 | 0 | 0 | 264 | 0 | 862 | 0 | 206 | 0 | 0 | 0 | 28
2020-04-12 | A58108 | 1 | 고탄소 | AE1055M1 | TUNDISH교체전 | Al 탈산 | B | 19 | 7 | 52700 | 89.87 | A | A | A |  | 1 | 1 |  | 1520 | 1553 | 5100 |  |  | 5100 | 53.88 | 12 | 94650 | 1597 |  | Y | 41 | 30 |  |  | A58105 |  |  |  |  | 정용태 | 2 |  |  | Y |  |  |  | 106.7 | 14-1 | 0 | 269.75 | A |  | 1597 | 3 | 0.2 | 1559 | 0.81 | 73 | 25 | 281 | 4:41 | 20 | 20 | 50 | 0 |  | 0 |  |  | N2 | 2020-04-13 05:45 | 2020-04-13 06:45 | 59 | 2020-04-13 05:42 | 62 | EAF | 출강구 막힘 | 전기로2기 출강구막힘 A58109 BM2지원 |  | Y |  |  |  | Y | [5 empty] | 0 | 239.21 | [23 empty] | 0.06 | 0 | A | [9 empty] | 0 | 0 | 791 | 21 | 0 | 0 | 0 | 292 | 0 | 298 | 0 | 0 | 0 | 76
2020-04-12 | C55418 | 3 | 중탄소 | SM45CB | 연주종료 | Si 탈산 | T | 37 | 51 | 50550 | 84.1 | A | A | B |  | 1 |  | 1 | 1535 | 1514 | 6300 |  |  | 6300 | 63.71 | 36 | 98892 | 1616 |  | Y | 40 | 33 |  |  | C55416 | 05 |  |  |  | 도주용 | 2 |  | Y |  |  | Y | 4 | 104.9 | 12-9 | 209.63 | 0 | A |  | 1602 | 2 | 0.49 | 1555 | 1.47 | 62 | 22 | 366 | 6:06 | 7 | 11 | 0 | 0 |  | 0 | 10 |  | N2 | 2020-04-13 06:10 |  | 24 | 2020-04-13 05:57 | 37 |  |  |  |  | Y | [5 empty] | Y |  |  |  | 10.05 | 0 | [23 empty] | 0.67 | 0 | A | [9 empty] | 0 | 0 | 777 | 0 | 0 | 0 | 0 | 599 | 0 | 0 | 0 | 0 | 0 | 46 |  |  | 2
2020-04-12 | A58109 | 1 | 저탄소 | ATA105M2 | 잔강최소화전 | Al 탈산 | B | 31 | 24 | 52400 | 77.58 | A | B | B |  | 1 | 1 |  | 1540 | 1553 | 5800 |  |  | 5800 | 52.53 | 14 | 110407 | 1617 |  | N | 45 | 32 |  |  | A58106 |  |  |  |  | 정용태 | 2 |  |  | Y |  |  |  | 109.2 | 13-10 | 262.35 | 0 | A |  | 1617 | 3 | 0.21 | 1577 | 1.29 | 64 | 20 | 227 | 3:47 | 15 | 15 | 51 | 0 |  | 0 |  |  | N2 | 2020-04-13 06:42 | 2020-04-13 07:22 | 40 | 2020-04-13 06:40 | 42 |  |  |  |  | Y |  |  |  | Y | [5 empty] | 77.74 | 71.1 | [23 empty] | 0.01 | 0 | A | [9 empty] | 0 | 0 | 677 | 56 | 0 | 0 | 0 | 300 | 0 | 638 | 84 | 0 | 0 | 20 |  |  | 4
2020-04-12 | C55419 | 3 | 중탄소 | SM45CB | 연주종료 | Si 탈산 | T | 36 | 67 | 49350 | 78.82 | A | B | B |  | 1 |  | 1 | 1535 | 1535 | 4600 |  |  | 4600 | 47.84 | 35 | 96145 | 1612 |  | Y | 41 | 30 | [7 empty] | 도주용 | 3 |  |  |  |  | Y |  | 97.25 | 11-8 | 239.2 | 0 | A |  | 1599 | 2 | 0.5 | 1561 | 1.41 | 68 | 30 | 353 | 5:53 | 7 | 9 | 0 | 0 |  | 0 | 10 |  | N2 | 2020-04-13 07:07 |  | 38 | 2020-04-13 06:56 | 49 |  |  |  |  | Y | [5 empty] | Y |  |  |  | 8.49 | 0 | [23 empty] | 0.67 | 0 | A | [9 empty] | 0 | 0 | 0 | 0 | 0 | 0 | 0 | 798 | 0 | 0 | 0 | 0 | 0 | 0
2020-04-13 | B57996 | 2 | 중탄소 | AE1038M3 | 잔강최소화, 교체전 | Si 탈산 | B | 18 | 37 | 51100 | 100.1 | B | B |  | B | 1 |  | 1 | 1540 | 1525 | 7000 |  |  | 7000 | 95.5 | 10 | 73300 | 1646 |  | Y | 48 | 37 | [7 empty] | 임승우 | 2 | [6 empty] | 93.9 | 11-10 | 306.93 | 0 | A |  | 1627 | 1 | 0.13 | 1557 | 1.82 | 58 | 8 | 233 | 3:53 | 15 | 16 | 0 | 0 | 100 | 0 | 0 |  | N2 | 2020-04-13 07:51 | 2020-04-13 08:42 | 52 | 2020-04-13 07:31 | 72 |  |  |  |  | N | 호이스트 고장 | [7 empty] | 5 | 24.74 | 0 | [23 empty] | 0.28 | 0.28 | A | [9 empty] | 130 | 0 | 31 | 0 | 0 | 167 | 0 | 1676 | 0 | 411 | 0 | 0 | 0 | 16 |  |  | 5
2020-04-13 | A58110 | 1 | 고탄소 | AE1055LS | TUNDISH교체 | Al 탈산 | B | 6 | 47 | 49400 | 80.27 | B | B | B |  | 1 | 1 |  | 1520 | 1545 | 5700 |  |  | 5700 | 67.37 | 10 | 84610 | 1616 |  | Y | 40 | 30 | [7 empty] | 이호남 | 2 |  |  | Y |  |  |  | 103.15 | 12-8 | 4.15 | 143.12 | A |  | 1616 | 3 | 0.19 | 1567 | 1.2 | 83 | 37 | 263 | 4:23 | 25 | 25 | 52 | 0 |  | 0 |  |  | N2 | 2020-04-13 07:45 | 2020-04-13 08:25 | 42 | 2020-04-13 07:44 | 43 |  |  |  |  | Y |  |  |  | Y | [5 empty] | 0 | 230.55 | [19 empty] | 1.53 |  |  |  | 1.21 | 0 | A | [9 empty] | 0 | 0 | 779 | 21 | 0 | 0 | 0 | 505 | 0 | 545 | 0 | 0 | 0 | 14 |  |  |  |  | 1
2020-04-13 | C55420 | 3 | 중탄소 | SM45CB | 연주종료 | Si 탈산 | T | 11 | 69 | 47700 | 86.4 | B | B | B |  | 1 |  | 1 | 1535 | 1582 | 4400 |  |  | 4400 | 40.04 | 40 | 109880 | 1614 |  | Y | 42 | 29 |  |  | C55417 | 05 |  |  |  | 박재승 | 3 |  | Y |  |  | Y |  | 106.15 | 12-6 | 222.56 | 0 | A |  | 1602 | 2 | 0.49 | 1563 | 1.5 | 70 | 26 | 446 | 7:26 | 7 | 8 | 0 | 0 |  | 0 | 10 |  | N2 | 2020-04-13 08:17 |  | 35 | 2020-04-13 07:58 | 54 |  |  |  |  | Y | [5 empty] | Y |  |  |  | 8.38 | 0 | [23 empty] | 0.67 | 0 | A | [9 empty] | 0 | 0 | 26 | 0 | 0 | 0 | 0 | 594 | 0 | 0 | 0 | 0 | 0 | 8 |  |  | 2
2020-04-13 | B57997 | 2 | 중탄소 | SFMN438VM2 | TUNDISH교체 | Si 탈산 | B | 5 | 68 | 47900 | 124.15 | B | B |  | B | 1 |  | 1 | 1540 | 1514 | 9700 |  |  | 9700 | 106.1 | 11 | 91421 | 1675 | 368 | N | 59 | 50 | 턴디쉬 첫차지 출강온도 낮음 9 텝사용 CR% 높아서 강종변경 작업지연 | [6 empty] | 임승우 | 2 |  |  |  |  | Y |  | 97.5 | 11-8 | 0.16 | 251.91 | A |  | 1660 | 1 | 0.12 | 1583 | 1.55 | 92 | 34 | 257 | 4:17 | 18 | 21 | 0 | 0 | 100 | 0 | 0 |  | N2 | 2020-04-13 09:19 | 2020-04-13 09:58 | 39 | 2020-04-13 08:52 | 66 | [14 empty] | 0 | 26.21 | [19 empty] | 2.22 |  |  |  | 0.56 | 0.56 | A | [9 empty] | 0 | 0 | 1246 | 100 | 0 | 0 | 0 | 1019 | 0 | 0 | 0 | 0 | 0 | 10 |  |  | 7 |  | 1
2020-04-13 | A58111 | 1 | 고탄소 | AE1055LS |  | Al 탈산 | B | 22 | 59 | 48400 | 80 | B | B | B |  | 1 | 1 |  | 1520 | 1555 | 4200 |  |  | 4200 | 41.37 | 12 | 101532 | 1600 |  | Y | 40 | 22 | [7 empty] | 이호남 | 2 |  | Y |  |  |  |  | 99.6 | 12-2 | 0 | 226 | A |  | 1597 | 3 | 0.19 | 1557 | 0.98 | 73 | 35 | 247 | 4:07 | 25 | 25 | 53 | 0 |  | 0 |  |  | N2 | 2020-04-13 08:45 | 2020-04-13 09:27 | 42 | 2020-04-13 08:43 | 44 |  |  |  |  | Y |  |  |  | Y | [5 empty] | 0 | 228.3 | [23 empty] | 2.33 | 0 | A | [9 empty] | 0 | 0 | 785 | 24 | 0 | 0 | 0 | 492 | 0 | 539 | 0 | 0 | 0 | 24
2020-04-13 | C55421 | 3 | 중탄소 | SM45CB | 연주종료 | Si 탈산 | T | 30 | 44 | 50700 | 80.45 | B | B | B |  | 1 |  | 1 | 1535 | 1552 | 5300 |  |  | 5300 | 55.13 | 35 | 96145 | 1615 |  | Y | 42 | 29 |  |  | C55418 | 05 |  |  |  | 박재승 | 3 |  | Y |  |  | Y |  | 97.5 | 12-3 | 204.8 | 0 | A |  | 1599 | 2 | 0.51 | 1563 | 1.29 | 70 | 22 | 377 | 6:17 | 7 | 8 | 0 | 0 |  | 0 | 10 |  | N2 | 2020-04-13 09:18 |  | 45 | 2020-04-13 09:07 | 56 |  |  |  |  | Y | [5 empty] | Y |  |  |  | 8.88 | 0 | [23 empty] | 0.67 | 0 | A | [9 empty] | 0 | 0 | 0 | 0 | 0 | 0 | 0 | 496 | 0 | 0 | 0 | 0 | 0 | 0 |  |  | 2
2020-04-13 | B57998 | 2 | 중탄소 | SFMN438VM2 |  | Si 탈산 | B | 21 | 63 | 49500 | 125.32 | B | B | B |  | 1 |  | 1 | 1540 | 1526 | 9200 |  |  | 9200 | 100.63 | 11 | 91421 | 1664 |  | Y | 60 | 48 | [7 empty] | 임승우 | 2 | [6 empty] | 94.7 | 11-6 | 0 | 222.7 | A |  | 1651 | 2 | 0.44 | 1570 | 0 | 79 | 39 | 483 | 8:03 | 18 | 18 | 0 | 0 |  | 0 | 0 |  | N2 | 2020-04-13 10:36 | 2020-04-13 11:06 | 30 | 2020-04-13 10:15 | 50 |  |  |  |  | Y | [9 empty] | 0.03 | 13.61 | [20 empty] | 0.72 |  |  | 0.48 | 0.48 | A | [9 empty] | 0 | 0 | 84 | 0 | 0 | 0 | 0 | 1353 | 0 | 0 | 0 | 0 | 0 | 8 |  |  | 5
2020-04-13 | A58112 | 1 | 고탄소 | AE1055LS |  | Al 탈산 | B | 38 | 44 | 54000 | 81.85 | B | B | B |  | 1 | 1 |  | 1520 | 1534 | 5600 |  |  | 5600 | 66.19 | 10 | 84610 | 1590 |  | N | 40 | 30 | [7 empty] | 이호남 | 2 |  | Y |  |  |  |  | 103.85 | 12-9 | 0.02 | 213.6 | A |  | 1590 | 3 | 0.2 | 1543 | 1.09 | 59 | 23 | 314 | 5:14 | 25 | 25 | 54 | 0 |  | 0 |  |  | N2 | 2020-04-13 09:59 | 2020-04-13 10:27 | 29 | 2020-04-13 09:58 | 30 |  |  |  |  | Y |  |  |  | Y | [5 empty] | 0 | 240.46 | [23 empty] | 3.75 | 0 | A | [9 empty] | 19 | 0 | 859 | 28 | 0 | 0 | 0 | 625 | 0 | 679 | 0 | 0 | 0 | 34
2020-04-13 | C55422 | 3 | 중탄소 | SM45CB | 연주종료 | Si 탈산 | T | 37 | 52 | 49950 | 107.02 | B | B | B |  | 1 |  | 1 | 1535 | 1583 | 5900 |  |  | 5900 | 43.83 | 49 | 134603 | 1636 | 726 | Y | 63 | 37 |  |  | C55419 | 05 |  |  |  | 박재승 | 3 |  | Y |  |  | Y |  | 100.75 | 12-4 | 112.44 | 0 | A |  | 1602 | 2 | 0.49 | 1567 | 1.52 | 74 | 34 | 412 | 6:52 | 7 | 8 | 0 | 0 |  | 0 | 10 |  | N2 | 2020-04-13 10:48 |  | 24 | 2020-04-13 10:41 | 31 |  |  |  |  | Y | [5 empty] | Y |  |  |  | 2.8 | 0.08 | [23 empty] | 0.67 | 0 | A | [9 empty] | 0 | 0 | 0 | 0 | 0 | 0 | 0 | 553 | 0 | 0 | 0 | 0 | 0 | 0 |  |  | 2
2020-04-13 | A58113 | 1 | 고탄소 | AE1055LS |  | Al 탈산 | B | 19 | 8 | 52600 | 88.8 | B | B | B |  | 1 | 1 |  | 1520 | 1570 | 4300 |  |  | 4300 | 46.2 | 11 | 93071 | 1595 |  | Y | 46 | 37 | [7 empty] | 이호남 | 2 |  |  | Y |  |  |  | 105.45 | 13-10 | 0.34 | 218.5 | A |  | 1595 | 3 | 0.2 | 1549 | 1.1 | 65 | 28 | 281 | 4:41 | 25 | 25 | 55 | 0 |  | 0 |  |  | N2 | 2020-04-13 11:04 | 2020-04-13 11:32 | 27 | 2020-04-13 11:03 | 28 |  |  |  |  | Y |  |  |  | Y | [5 empty] | 0 | 239.09 | [23 empty] | 13 | 0 | A | [9 empty] | 45 | 0 | 838 | 14 | 0 | 0 | 0 | 561 | 0 | 557 | 0 | 0 | 0 | 96
2020-04-13 | B57999 | 2 | 중탄소 | SFMN438VM2 |  | Si 탈산 | B | 31 | 25 | 52400 | 87.98 | B | B | B |  | 1 | 1 |  | 1540 | 1515 | 7500 |  |  | 7500 | 82.04 | 11 | 91421 | 1615 |  | Y | 45 | 38 | 출강 온도 낮음 9 텝 사용 | [6 empty] | 임승우 | 2 |  |  |  |  | Y |  | 101.65 | 13-1 | 0 | 257.67 | A |  | 0 | 3 | 0.21 | 1562 | -65.08 | 71 | 27 | 244 | 4:04 | 18 | 18 | 56 | 0 |  | 0 |  |  | N2 | 2020-04-13 11:30 | 2020-04-13 12:12 | 42 | 2020-04-13 11:30 | 42 | [14 empty] | 0 | 141.76 | [20 empty] | 0.79 |  |  | 0.01 | 0 | A | [9 empty] | 0 | 40 | 0 | 85 | 0 | 0 | 0 | 645 | 0 | 0 | 0 | 0 | 0 | 21
2020-04-13 | C55423 | 3 | 중탄소 | SM45C | 연주종료 | Si 탈산 | T | 36 | 68 | 49600 | 90.93 | B | B | B |  | 1 |  | 1 | 1535 | 1546 | 5700 |  |  | 5700 | 98.81 | 21 | 57687 | 1631 |  | Y | 42 | 30 | [7 empty] | 박재승 | 3 |  |  |  |  | Y |  | 95.15 | 11-6 | 66.54 | 0 | A |  | 1606 | 2 | 0.5 | 1556 | 1.25 | 63 | 25 | 348 | 5:48 | 10 | 11 | 0 | 0 |  | 0 | 10 |  | N2 | 2020-04-13 11:37 |  | 43 | 2020-04-13 11:28 | 52 |  |  |  |  | Y | [5 empty] | Y |  |  |  | 3.23 | 0 | [23 empty] | 0.67 | 0 | A | [9 empty] | 0 | 0 | 251 | 0 | 0 | 0 | 0 | 400 | 0 | 300 | 0 | 0 | 0 | 0 |  |  | 5
2020-04-13 | A58114 | 1 | 고탄소 | AE1055LS |  | Al 탈산 | B | 6 | 48 | 49400 | 88.13 | B | B | B |  | 1 | 1 |  | 1520 | 1578 | 4700 |  |  | 4700 | 46.29 | 12 | 101532 | 1595 |  | Y | 42 | 35 | [7 empty] | 이호남 | 2 |  | N | Y |  |  |  | 107.45 | 13-2 | 0.05 | 180.88 | A |  | 0 | 3 | 0.19 | 1557 | -47.18 | 73 | 39 | 250 | 4:10 | 25 | 25 | 57 | 0 |  | 0 |  |  | N2 | 2020-04-13 12:06 | 2020-04-13 12:33 | 26 | 2020-04-13 12:04 | 29 |  |  |  |  | Y |  |  |  | Y | [5 empty] | 0 | 185.57 | [23 empty] | 0.67 | 0 | A | [9 empty] | 40 | 0 | 870 | 40 | 0 | 0 | 0 | 943 | 0 | 808 | 0 | 0 | 0 | 28
2020-04-13 | B58000 | 2 | 중탄소 | SFMN438VM2 | 잔강최소화전 | Si 탈산 | B | 18 | 38 | 51100 | 98.17 | B | B | B |  | 1 |  | 1 | 1540 | 1597 | 5300 |  |  | 5300 | 48.81 | 15 | 108581 | 1637 |  | Y | 40 | 30 | [7 empty] | 임승우 | 2 |  |  |  |  | Y |  | 97 | 12-3 | 0 | 104.17 | A |  | 1622 | 2 | 0.47 | 1553 | 1.41 | 62 | 20 | 572 | 9:32 | 18 | 18 | 0 | 0 |  | 0 | 0 |  | N2 | 2020-04-13 12:48 | 2020-04-13 13:20 | 33 | 2020-04-13 12:28 | 52 |  |  |  |  | Y | [9 empty] | 0.53 | 4.23 | [20 empty] | 0.75 |  |  | 0.39 | 0.39 | A | [9 empty] | 0 | 0 | 87 | 0 | 0 | 0 | 0 | 675 | 0 | 0 | 0 | 0 | 0 | 21 |  |  | 5
2020-04-13 | C55424 | 3 | 중탄소 | SM45C | 연주종료 | Si 탈산 | T | 11 | 70 | 47550 | 106.02 | B | B | B |  | 1 |  | 1 | 1535 | 1514 | 8000 |  |  | 8000 | 80.9 | 36 | 98892 | 1628 |  | Y | 59 | 43 | [7 empty] | 박재승 | 3 |  |  |  |  | Y |  | 98.85 | 11-9 | 216.01 | 0 | A |  | 1619 | 2 | 0.5 | 1573 | 1.92 | 80 | 43 | 408 | 6:48 | 10 | 11 | 0 | 0 |  | 0 | 5 |  | N2 | 2020-04-13 13:00 |  | 30 | 2020-04-13 12:56 | 34 |  |  |  |  | Y | [5 empty] | Y |  |  |  | 3.43 | 0.01 | [23 empty] | 0.67 | 0 | A | [9 empty] | 0 | 0 | 232 | 0 | 0 | 0 | 0 | 401 | 0 | 301 | 0 | 0 | 0 | 0 |  |  | 5
2020-04-13 | A58115 | 1 | 고탄소 | AE1055LS |  | Al 탈산 | B | 22 | 60 | 48600 | 91.22 | B | B | B |  | 1 | 1 |  | 1520 | 1565 | 4600 |  |  | 4600 | 45.31 | 12 | 101532 | 1596 |  | Y | 40 | 28 | [7 empty] | 이호남 | 2 |  |  | Y |  |  |  | 108.7 | 13-1 | 0 | 251.56 | A |  | 1596 | 3 | 0.19 | 1549 | 0.9 | 65 | 33 | 262 | 4:22 | 25 | 25 | 58 | 0 |  | 0 |  |  | N2 | 2020-04-13 13:09 | 2020-04-13 13:39 | 30 | 2020-04-13 13:07 | 32 |  |  |  |  | Y |  |  |  | Y | [5 empty] | 0 | 300.91 | [23 empty] | 0.08 | 0 | A | [9 empty] | 40 | 0 | 879 | 15 | 0 | 0 | 0 | 848 | 0 | 708 | 0 | 0 | 0 | 24
2020-04-13 | B58001 | 2 | 중탄소 | 38MNS6 | 잔강최소화 | Al 탈산 | B | 5 | 69 | 47900 | 114.98 | B | B |  | C | 1 |  | 1 | 1540 | 1575 | 7600 |  |  | 7600 | 79.39 | 14 | 95732 | 1657 |  | Y | 51 | 39 | [7 empty] | 임승우 | 2 |  |  |  |  | Y |  | 98.4 | 11-9 | 0 | 227.97 | A |  | 1601 | 1 | 1000 | 1569 | 0 | 76 | 22 |  | : | 18 | 20 | 0 | 0 |  | 0 | 0 |  | N2 | 2020-04-13 14:06 | 2020-04-13 14:33 | 27 | 2020-04-13 13:38 | 55 |  |  |  |  | N | 호이스트고장 | [7 empty] | 5 | 0 | 0.01 | [20 empty] | 1.07 |  |  | 0.88 | 0.88 | A | [9 empty] | 0 | 0 | 54 | 0 | 0 | 0 | 0 | 844 | 0 | 0 | 0 | 0 | 0 | 14 |  |  | 5
2020-04-13 | C55425 | 3 | 중탄소 | SM45C | 연주종료 | Si 탈산 | T | 30 | 45 | 50300 | 119.15 | B | B | C |  | 1 |  | 1 | 1535 | 1545 | 7200 |  |  | 7200 | 74.89 | 35 | 96145 | 1615 |  | Y | 69 | 41 | [7 empty] | 박재승 | 3 |  |  |  |  | Y |  | 94.5 | 11-9 | 251.92 | 0 | A |  | 1608 | 2 | 0.48 | 1574 | 1.26 | 81 | 41 | 355 | 5:55 | 10 | 10 | 0 | 0 |  | 0 | 9 |  | N2 | 2020-04-13 14:18 |  | 23 | 2020-04-13 14:09 | 33 |  |  |  |  | Y | [5 empty] | Y |  |  |  | 2.11 | 1.14 | [23 empty] | 0 | 0 | A | [9 empty] | 0 | 0 | 17 | 0 | 0 | 0 | 0 | 548 | 0 | 300 | 50 | 0 | 0 | 11 |  |  | 5
2020-04-13 | A58116 | 1 | 고탄소 | AE1055LS |  | Al 탈산 | B | 38 | 45 | 53000 | 75.72 | B | B | C |  | 1 | 1 |  | 1520 | 1539 | 5100 |  |  | 5100 | 50.23 | 12 | 101532 | 1596 |  | Y | 40 | 27 | [7 empty] | 이호남 | 2 |  |  | Y |  |  |  | 105.3 | 12-10 | 0.83 | 19.42 | A |  | 1596 | 3 | 0.19 | 1552 | 1.29 | 68 | 28 | 229 | 3:49 | 25 | 25 | 59 | 0 |  | 0 |  |  | N2 | 2020-04-13 14:03 | 2020-04-13 14:43 | 40 | 2020-04-13 14:01 | 42 |  |  |  |  | Y |  |  |  | Y | [5 empty] | 0 | 196.54 | [23 empty] | 1.03 | 0 | A | [9 empty] | 55 | 0 | 835 | 28 | 0 | 0 | 0 | 518 | 0 | 518 | 0 | 0 | 0 | 48
2020-04-13 | B58002 | 2 | 중탄소 | 38MNS6 |  | Al 탈산 | B | 21 | 64 | 49500 | 110.58 | B | C |  | C | 1 |  | 1 | 1540 | 1547 | 7600 |  |  | 7600 | 78.67 | 12 | 96612 | 1645 |  | Y | 46 | 38 | [7 empty] | 임승우 | 2 |  |  |  |  | Y |  | 95.9 | 11-7 | 0 | 247.11 | A |  | 1638 | 1 | 0.26 | 1557 | 1.48 | 64 | 31 | 416 | 6:56 | 18 | 18 | 0 | 0 |  | 0 | 0 |  | N2 | 2020-04-13 15:11 | 2020-04-13 15:31 | 19 | 2020-04-13 14:49 | 42 |  |  |  |  | N | 호이스트고장 | [7 empty] | 5 | 0 | 14.65 | [20 empty] | 0.82 |  |  | 0.95 | 0.95 | A | [9 empty] | 0 | 0 | 321 | 0 | 0 | 0 | 0 | 718 | 0 | 0 | 0 | 0 | 0 | 25 |  |  | 5
2020-04-13 | C55426 | 3 | 중탄소 | SM45C | 연주종료 | Si 탈산 | T | 37 | 53 | 51000 | 103.03 | B | C | C |  | 1 |  | 1 | 1535 | 1569 | 5600 |  |  | 5600 | 55.1 | 37 | 101639 | 1614 |  | Y | 49 | 43 |  |  |  | 05 |  |  |  |  | 2 |  | Y |  |  | Y |  | 99.1 | 12-3 | 205.62 | 0 | A |  | 1605 | 2 | 0.48 | 1563 | 1.08 | 70 | 35 | 311 | 5:11 | 10 | 10 | 0 | 0 |  | 0 | 16 |  | N2 | 2020-04-13 15:14 |  | 38 | 2020-04-13 14:58 | 54 |  |  |  |  | Y | [5 empty] | Y |  |  |  | 4.67 | 0 | [23 empty] | 0 | 0 | A | [9 empty] | 0 | 0 | 238 | 0 | 0 | 0 | 0 | 533 | 0 | 301 | 34 | 0 | 0 | 0
2020-04-13 | A58117 | 1 | 고탄소 | AE1055LS |  | Al 탈산 | B | 19 | 9 | 52400 | 79.75 | B | C | C |  | 1 | 1 |  | 1520 | 1548 | 4600 |  |  | 4600 | 45.31 | 12 | 101532 | 1590 |  | Y | 43 | 30 | [7 empty] | 박안희 | 2 |  | N | Y |  |  |  | 102 | 13-5 | 173.71 | 119.68 | A |  | 1590 | 3 | 0.19 | 1554 | 1 | 70 | 34 | 248 | 4:08 | 25 | 25 | 60 | 0 |  | 0 |  |  | N2 | 2020-04-13 15:10 | 2020-04-13 15:47 | 38 | 2020-04-13 15:08 | 39 |  |  |  |  | Y |  |  |  | Y | [5 empty] | 0 | 206.05 | [23 empty] | 9.36 | 0 | A | [9 empty] | 0 | 0 | 809 | 16 | 0 | 0 | 0 | 718 | 0 | 608 | 0 | 0 | 0 | 29
2020-04-13 | B58003 | 2 | 중탄소 | 38MNS6 |  | Al 탈산 | B | 31 | 26 | 53300 | 103.5 | C | C |  | C | 1 |  | 1 | 1540 | 1567 | 6900 |  |  | 6900 | 71.42 | 12 | 96612 | 1646 |  | Y | 45 | 33 | [7 empty] | 고승만 | 2 |  |  |  |  | Y |  | 109.1 | 13-9 | 0 | 326.8 | A |  | 1634 | 1 | 0.28 | 1565 | 1.5 | 72 | 31 | 272 | 4:32 | 18 | 19 | 0 | 0 |  | 0 | 0 |  | N2 | 2020-04-13 16:08 | 2020-04-13 16:30 | 21 | 2020-04-13 15:50 | 40 |  |  |  |  | N | 호이스트고장 | [7 empty] | 3.5 | 0 | 11.59 | [20 empty] | 0.75 | N |  | 0.56 | 0.56 | A | [9 empty] | 0 | 0 | 621 | 0 | 0 | 0 | 0 | 546 | 0 | 0 | 0 | 0 | 0 | 38 |  |  | 5
2020-04-13 | C55427 | 3 | 중탄소 | SM45C | 연주종료 | Si 탈산 | T | 36 | 69 | 49350 | 98.37 | C | C | C |  | 1 |  | 1 | 1535 | 1542 | 5600 |  |  | 5600 | 42.47 | 48 | 131856 | 1612 |  | Y | 44 | 34 |  |  |  | 05 |  |  |  |  | 2 |  | Y |  |  | Y |  | 101.85 | 12-2 | 196.95 | 0 | A |  | 1607 | 2 | 0.47 | 1565 | 1.31 | 72 | 30 | 339 | 5:39 | 10 | 10 | 0 | 0 |  | 0 | 22 |  | N2 | 2020-04-13 16:21 |  | 39 | 2020-04-13 15:59 | 61 |  |  |  |  | Y | [5 empty] | Y |  |  |  | 3.7 | 0 | [23 empty] | 0.47 | 0 | A | [9 empty] | 0 | 0 | 199 | 0 | 0 | 0 | 0 | 671 | 0 | 200 | 132 | 0 | 0 | 21
2020-04-13 | A58118 | 1 | 고탄소 | AE1055LS |  | Al 탈산 | B | 6 | 49 | 49000 | 86.27 | C | C | C |  | 1 | 1 |  | 1520 | 1528 | 6300 |  |  | 6300 | 62.05 | 12 | 101532 | 1583 |  | Y | 47 | 39 | [7 empty] | 박안희 | 2 |  |  | Y |  |  |  | 110.9 | 13-5 | 7.95 | 44.63 | A |  | 1583 | 3 | 0.18 | 1551 | 0.82 | 67 | 36 | 235 | 3:55 | 25 | 25 | 61 | 0 |  | 0 |  |  | N2 | 2020-04-13 16:20 | 2020-04-13 16:49 | 29 | 2020-04-13 16:19 | 30 |  |  |  |  | Y |  |  |  | Y | [5 empty] | 0 | 226.69 | [23 empty] | 11.25 | 0 | A | [9 empty] | 0 | 0 | 711 | 29 | 0 | 0 | 0 | 692 | 0 | 625 | 0 | 0 | 0 | 33
2020-04-13 | B58004 | 2 | 중탄소 | 38MNS6 | TUNDISH교체전 | Al 탈산 | B | 18 | 39 | 51100 | 101.7 | C | C |  | C | 1 |  | 1 | 1540 | 1565 | 6800 |  |  | 6800 | 66.51 | 14 | 102240 | 1644 |  | Y | 44 | 41 | [7 empty] | 고승만 | 2 |  |  |  |  | Y |  | 106 | 13-3 | 0 | 331.54 | A |  | 1645 | 1 | 0.25 | 1570 | 1.66 | 77 | 36 | 367 | 6:07 | 18 | 19 | 0 | 0 |  | 0 | 0 |  | N2 | 2020-04-13 17:13 | 2020-04-13 17:33 | 20 | 2020-04-13 16:53 | 40 |  |  |  |  | N | 호이스트고장 | [8 empty] | 0 | 11.99 | [20 empty] | 0.86 |  |  | 0.66 | 0.66 | A | [9 empty] | 0 | 0 | 698 | 0 | 0 | 0 | 0 | 549 | 0 | 200 | 0 | 0 | 0 | 30
2020-04-13 | A58119 | 1 | 고탄소 | AE1055LS |  | Al 탈산 | B | 22 | 61 | 48300 | 86.62 | C | C | C |  | 1 | 1 |  | 1520 | 1535 | 5400 |  |  | 5400 | 53.19 | 12 | 101532 | 1588 |  | Y | 43 | 33 | [7 empty] | 박안희 | 3 |  |  | Y |  |  |  | 100.85 | 12-3 | 0.03 | 16.23 | A |  | 1588 | 3 | 0.18 | 1545 | 1.02 | 61 | 29 | 288 | 4:48 | 25 | 25 | 62 | 0 |  | 0 |  |  | N2 | 2020-04-13 17:25 | 2020-04-13 17:55 | 30 | 2020-04-13 17:23 | 32 | [8 empty] | Y | [5 empty] | 0 | 241.02 | [23 empty] | 13.04 | 0 | A | [9 empty] | 0 | 0 | 704 | 17 | 0 | 0 | 0 | 596 | 0 | 515 | 0 | 0 | 0 | 24
2020-04-13 | C55428 | 3 | 중탄소 | SM45CRBK | 연주종료 | Al 탈산 | T | 11 | 71 | 47550 | 92.1 | C | C |  | C | 1 |  | 1 | 1535 | 1535 | 6600 |  |  | 6600 | 96.1 | 25 | 68675 | 1621 |  | Y | 46 | 40 |  |  |  | 05 |  |  |  |  | 2 |  |  | Y |  | Y |  | 102.7 | 12-3 | 249.46 | 0 | A |  | 1605 | 1 | 0.49 | 1562 | 1.1 | 70 | 32 | 1184 | 19:44 | 13 | 14 | 0 | 0 |  | 0 | 8 |  | N2 | 2020-04-13 17:31 |  | 37 | 2020-04-13 17:24 | 44 |  |  |  |  | Y | [5 empty] | Y |  |  |  | 18.14 | 0 | 최저진공10:30초후 off 즉시 재진공4분 추가 | [20 empty] | N |  | 0 | 0 | A | [9 empty] | 94 | 0 | 37 | 0 | 0 | 0 | 0 | 848 | 0 | 199 | 99 | 0 | 0 | 48 |  |  | 5
2020-04-13 | B58005 | 2 | 저탄소 | SCR420H1V | TUNDISH교체 | Al 탈산 | B | 5 | 70 | 47200 | 112.33 | C | C |  | C | 1 |  | 1 | 1555 | 1574 | 9100 |  |  | 9100 | 97.77 | 11 | 93071 | 1688 |  | Y | 54 | 44 | [7 empty] | 고승만 | 2 |  |  |  |  | Y |  | 103.4 | 12-4 | 0 | 321.69 | A |  | 1676 | 1 | 0.19 | 1598 | 1.57 | 89 | 37 | 361 | 6:01 | 13 | 20 | 0 | 0 | 100 | 0 | 0 |  | N2 | 2020-04-13 18:22 | 2020-04-13 18:57 | 35 | 2020-04-13 18:07 | 50 |  |  |  |  | N | 호이스트고장 | [7 empty] | 5 | 0 | 17.4 | [19 empty] | 2.75 | 1.7 |  |  | 0.49 | 0.49 | B | [9 empty] | 1610 | 193 | 26 | 0 | 0 | 323 | 0 | 1101 | 0 | 513 | 0 | 0 | 0 | 0 |  |  | 7 |  | 1
2020-04-13 | A58120 | 1 | 고탄소 | AE1055LS |  | Al 탈산 | B | 38 | 46 | 52200 | 77 | C | C | C |  | 1 | 1 |  | 1520 | 1537 | 4300 |  |  | 4300 | 42.35 | 12 | 101532 | 1586 |  | Y | 42 | 27 | [7 empty] | 박안희 | 2 |  | Y |  |  |  |  | 107.8 | 13-3 | 2.79 | 48.21 | A |  | 1586 | 3 | 0.18 | 1553 | 0.97 | 69 | 29 | 274 | 4:34 | 25 | 25 | 63 | 0 |  | 0 |  |  | N2 | 2020-04-13 18:23 | 2020-04-13 18:56 | 33 | 2020-04-13 18:21 | 35 | [8 empty] | Y | [5 empty] | 0 | 193.11 | [23 empty] | 0.01 | 0 | A | [9 empty] | 0 | 0 | 793 | 29 | 0 | 0 | 0 | 300 | 0 | 516 | 0 | 0 | 0 | 34
2020-04-13 | C55429 | 3 | 중탄소 | SM45CRBK | TUNDISH교체전 | Al 탈산 | T | 30 | 46 | 50300 | 83.63 | C | C | C |  | 1 |  | 1 | 1535 | 1600 | 5700 |  |  | 5700 | 66.94 | 31 | 85157 | 1629 |  | Y | 42 | 34 | [8 empty] | 2 |  |  |  |  | Y |  | 102.7 | 12-8 | 125.51 | 0 | A |  | 1614 | 2 | 0.47 | 1561 | 1.61 | 69 | 32 | 397 | 6:37 | 13 | 13 | 0 | 0 |  | 0 | 9 |  | N2 | 2020-04-13 18:32 |  | 47 | 2020-04-13 18:24 | 55 |  |  |  |  | Y | [5 empty] | Y |  |  |  | 7.2 | 0 | [23 empty] | 0 | 0 | A | [9 empty] | 106 | 0 | 517 | 0 | 0 | 0 | 0 | 746 | 0 | 200 | 163 | 0 | 0 | 49 |  |  | 5
2020-04-13 | B58006 | 2 | 저탄소 | SCR420H1V |  | Al 탈산 | B | 21 | 65 | 49900 | 101.77 | C | C |  | C | 1 |  | 1 | 1555 | 1547 | 8100 |  |  | 8100 | 87.03 | 11 | 93071 | 1654 |  | Y | 48 | 39 | [7 empty] | 고승만 | 2 |  |  |  |  | Y |  | 102.4 | 12-4 | 0 | 288.78 | A |  | 1639 | 1 | 0.21 | 1580 | 1.34 | 71 | 33 | 315 | 5:15 | 13 | 14 | 0 | 0 |  | 0 | 0 |  | N2 | 2020-04-13 19:20 | 2020-04-13 19:51 | 31 | 2020-04-13 19:00 | 51 |  |  |  |  | N | 호이스트고장 | [7 empty] | 4.8 | 0 | 9.75 | [23 empty] | 0.17 | 0.17 | B | [9 empty] | 1440 | 363 | 52 | 0 | 0 | 278 | 0 | 1043 | 0 | 405 | 0 | 0 | 0 | 8
2020-04-13 | A58121 | 1 | 고탄소 | AE1055LS |  | Al 탈산 | B | 19 | 10 | 52600 | 75.45 | C | C | C |  | 1 | 1 |  | 1520 | 1548 | 4300 |  |  | 4300 | 50.82 | 10 | 84610 | 1597 |  | Y | 41 | 27 | [7 empty] | 박안희 | 2 |  | Y | [6 empty] | 3.09 | 101.61 | A |  | 1597 | 3 | 0.18 | 1549 | 1.45 | 65 | 26 | 288 | 4:48 | 25 | 25 | 64 | 0 |  | 0 |  |  | N2 | 2020-04-13 19:24 | 2020-04-13 20:01 | 37 | 2020-04-13 19:22 | 39 |  |  |  |  | Y |  |  |  | Y | [5 empty] | 0 | 189.11 | [23 empty] | 0.01 | 0 | A | [9 empty] | 21 | 0 | 826 | 22 | 0 | 0 | 0 | 296 | 0 | 297 | 0 | 0 | 0 | 40
2020-04-13 | C55430 | 3 | 저탄소 | SCM415M1 |  | Al 탈산 | I | 37 | 54 | 50150 | 110.42 | C | C | C |  | 1 |  | 1 | 1560 | 1594 | 7800 |  |  | 7800 | 78 | 20 | 100000 | 1676 |  | INGOT | 47 | 41 | [15 empty] | 106.95 | 12-10 | 120.37 | 0 | A |  | 1672 | 2 | 0.47 | 1582 | 2.2 | 68 |  | 481 | 8:01 | 20 | 25 | 0 | 0 |  | 0 | 23 |  | N2 | 2020-04-13 20:04 |  | 15 | 2020-04-13 19:41 | [5 empty] | Y | [5 empty] | N |  |  |  | 9.57 | 0 | [18 empty] | 1.1 |  |  |  |  | 0 | 0 | A | [9 empty] | 578 | 738 | 19 | 0 | 0 | 0 | 0 | 915 | 0 | 200 | 120 | 0 | 0 | 17
2020-04-13 | B58007 | 2 | 저탄소 | SCR420H1V |  | Al 탈산 | B | 31 | 27 | 53050 | 99.05 | C | C |  | C | 1 |  | 1 | 1555 | 1544 | 7900 |  |  | 7900 | 77.81 | 12 | 101532 | 1635 |  | Y | 50 | 39 | [7 empty] | 고승만 | 2 |  |  |  |  | Y |  | 103.85 | 13-3 | 0 | 269.26 | A |  | 1638 | 1 | 0.18 | 1585 | 1.52 | 76 | 34 | 332 | 5:32 | 13 | 14 | 0 | 0 |  | 0 | 0 |  | N2 | 2020-04-13 20:20 | 2020-04-13 20:45 | 25 | 2020-04-13 20:02 | 43 |  |  |  |  | N | 호이스트고장 | [7 empty] | 4 | 0 | 10.74 | [23 empty] | 0.12 | 0.12 | A | [9 empty] | 1125 | 632 | 51 | 109 | 0 | 237 | 0 | 604 | 0 | 411 | 0 | 0 | 0 | 0
2020-04-13 | A58122 | 1 | 고탄소 | AE1055LS |  | Al 탈산 | B | 6 | 50 | 48900 | 76.65 | C | C | C |  | 1 | 1 |  | 1520 | 1535 | 4700 |  |  | 4700 | 46.29 | 12 | 101532 | 1586 |  | Y | 41 | 29 | [7 empty] | 박안희 | 2 |  | Y | [6 empty] | 0.01 | 96.98 | A |  | 1586 | 3 | 0.18 | 1551 | 1.03 | 67 | 28 | 294 | 4:54 | 25 | 25 | 65 | 0 |  | 0 |  |  | N2 | 2020-04-13 20:25 | 2020-04-13 21:05 | 40 | 2020-04-13 20:23 | 42 | [8 empty] | Y | [5 empty] | 0 | 191.11 | [23 empty] | 0.01 | 0 | A | [9 empty] | 0 | 0 | 866 | 0 | 0 | 0 | 0 | 296 | 0 | 299 | 0 | 0 | 0 | 24
2020-04-13 | B58008 | 2 | 저탄소 | SCR420H1V |  | Al 탈산 | B | 18 | 40 | 50950 | 100.28 | C | C |  | C | 1 |  | 1 | 1555 | 1576 | 7800 |  |  | 7800 | 92.19 | 10 | 84610 | 1635 |  | Y | 48 | 40 |  |  | B58005 | 05 |  |  |  | 고승만 | 2 |  |  | Y |  | Y |  | 108.25 | 13-5 | 0 | 286.56 | A |  | 1635 | 1 | 0.2 | 1586 | 1.23 | 77 | 32 | 280 | 4:40 | 13 | 14 | 0 | 0 |  | 0 | 0 |  | N2 | 2020-04-13 21:23 | 2020-04-13 21:44 | 22 | 2020-04-13 21:05 | 39 |  |  |  |  | N | 호이스트고장 | [8 empty] | 0 | 11.09 | [23 empty] | 0.21 | 0.21 | A | [9 empty] | 1564 | 246 | 10 | 0 | 0 | 284 | 0 | 1049 | 0 | 412 | 0 | 0 | 0 | 0
2020-04-13 | A58123 | 1 | 고탄소 | AE1055LS |  | Al 탈산 | B | 22 | 62 | 48300 | 84.15 | C | C | C |  | 1 | 1 |  | 1520 | 1530 | 5000 |  |  | 5000 | 49.25 | 12 | 101532 | 1593 |  | Y | 42 | 31 | 물량적어 C55429약7톤 받음 | [6 empty] | 박안희 | 3 |  | N | Y |  |  |  | 99.85 | 12-2 | 0.01 | 84.79 | A |  | 1593 | 3 | 0.18 | 1552 | 1.03 | 68 | 30 | 264 | 4:24 | 25 | 25 | 66 | 0 |  | 0 |  |  | N2 | 2020-04-13 21:31 | 2020-04-13 22:09 | 38 | 2020-04-13 21:29 | 40 |  |  |  |  | Y |  |  |  | Y | [5 empty] | 0 | 193.04 | [23 empty] | 0.08 | 0 | A | [9 empty] | 0 | 20 | 755 | 0 | 0 | 0 | 0 | 594 | 0 | 521 | 0 | 0 | 0 | 9
2020-04-13 | C55431 | 3 | 중탄소 | AE4140M9 | 연주시작 | Al 탈산 | T | 36 | 70 | 49250 | 126.12 | C | C | A |  | 1 |  | 1 | 1535 | 1563 | 10200 |  |  | 10200 | 106.09 | 35 | 96145 | 1658 |  | Y | 73 | 62 | 331출강 C% 0.251 332 : 0.266으로 인해 AE4040M9로 강종변경 | [14 empty] | 96.95 | 11-7 | 186.64 | 0 | A |  | 1647 | 2 | 0.47 | 1579 | 1.7 | 87 | 40 | 554 | 9:14 | 13 | 14 | 0 | 0 |  | 0 | 14 |  | AR | 2020-04-13 22:31 |  | 16 | 2020-04-13 22:17 | 30 |  |  |  |  | Y | [5 empty] | N |  |  | 5 | 15.44 | 0 | [23 empty] | 2.39 | 0 | A | [9 empty] | 1106 | 252 | 0 | 454 | 0 | 0 | 0 | 1160 | 0 | 201 | 149 | 0 | 0 | 27 |  |  | 15 |  | 1
2020-04-13 | B58009 | 2 | 저탄소 | SCR420H1V |  | Al 탈산 | B | 5 | 71 | 47100 | 117.65 | C | C |  | A | 1 |  | 1 | 1555 | 1575 | 6400 |  |  | 6400 | 63.03 | 12 | 101532 | 1646 |  | Y | 47 | 35 | C55430 잔강 6톤 받음 |  | B58006 | 05 |  |  |  | 고승만 | 2 |  |  | Y |  | N |  | 105.65 | 12-5 | 0 | 368.01 | A |  | 1621 | 1 | 0.18 | 1575 | 0.65 | 66 | 34 | 326 | 5:26 | 13 | 14 | 0 | 0 |  | 0 | 0 |  | N2 | 2020-04-13 22:43 | 2020-04-13 23:00 | 16 | 2020-04-13 22:33 | 27 |  |  |  |  | N | 호이스트고장 | [7 empty] | 4 | 0 | 13.96 | 수강 2호 횡형 fault로 지연됨 | [22 empty] | 0.17 | 0.17 | A | [9 empty] | 1525 | 202 | 58 | 265 | 0 | 337 | 0 | 598 | 0 | 206 | 0 | 0 | 0 | 12 |  |  | 7
2020-04-13 | A58124 | 1 | 고탄소 | AE1055LS |  | Al 탈산 | B | 38 | 47 | 52900 | 95.27 | C | C | A |  | 1 | 1 |  | 1520 | 1540 | 5400 |  |  | 5400 | 63.82 | 10 | 84610 | 1601 |  | Y | 46 | 34 | [7 empty] | 박안희 | 2 |  |  | Y |  |  |  | 98.3 | 12-3 | 6.54 | 54.53 | A |  | 1601 | 3 | 0.18 | 1549 | 1.11 | 65 | 32 | 260 | 4:20 | 25 | 25 | 67 | 0 |  | 0 |  |  | N2 | 2020-04-13 22:37 | 2020-04-13 23:05 | 28 | 2020-04-13 22:35 | 30 |  |  |  |  | Y |  |  |  | Y | [5 empty] | 0 | 558.8 | [23 empty] | 0 | 0 | A | [9 empty] | 60 | 0 | 863 | 0 | 0 | 0 | 0 | 595 | 0 | 523 | 0 | 0 | 0 | 18
2020-04-13 | C55432 | 3 | 중탄소 | AE4140M9 | 연주종료 | Al 탈산 | T | 11 | 72 | 47500 | 96.35 | C | A | A |  | 1 |  | 1 | 1535 | 1546 | 7000 |  |  | 7000 | 74.95 | 34 | 93398 | 1642 |  | Y | 41 | 37 | [15 empty] | 94.95 | 11-5 | 293.51 | 0 | A |  | 1625 | 2 | 0.47 | 1561 | 1.73 | 69 | 42 | 462 | 7:42 | 13 | 13 | 0 | 0 |  | 0 | 19 |  | AR | 2020-04-13 23:32 |  | 18 | 2020-04-13 23:13 | 36 |  |  |  |  | Y | [5 empty] | Y |  |  | 5 | 11.74 | 0 | [23 empty] | 0 | 0 | A | [9 empty] | 1358 | 0 | 311 | 0 | 0 | 0 | 0 | 692 | 0 | 298 | 199 | 0 | 0 | 27 |  |  | 14
2020-04-13 | A58125 | 1 | 고탄소 | AE1055LS |  | Al 탈산 | B | 21 | 66 | 49300 | 86.4 | A | A | A |  | 1 | 1 |  | 1520 | 1549 | 5400 |  |  | 5400 | 53.19 | 12 | 101532 | 1589 |  | Y | 42 | 36 |  |  | A58122 |  |  |  |  | 정용태 | 2 |  |  | Y |  |  |  | 105.25 | 12-6 | 0.03 | 228.24 | A |  | 1589 | 3 | 0.17 | 1546 | 0.96 | 62 | 32 | 251 | 4:11 | 25 | 25 | 68 | 0 |  | 0 |  |  | N2 | 2020-04-13 23:34 | 2020-04-14 00:05 | 31 | 2020-04-13 23:34 | 31 |  |  |  |  | Y |  |  |  | Y | [5 empty] | 0 | 204.88 | [23 empty] | 1.11 | 0 | A | [9 empty] | 26 | 0 | 858 | 22 | 0 | 0 | 0 | 647 | 0 | 643 | 98 | 0 | 0 | 45
2020-04-13 | B58010 | 2 | 저탄소 | SCR420H1V |  | Al 탈산 | B | 19 | 11 | 52900 | 89.67 | A | A |  | A | 1 |  | 1 | 1555 | 1586 | 7200 |  |  | 7200 | 70.91 | 12 | 101532 | 1645 |  | Y | 50 | 34 |  |  | B58007 | 05 |  |  |  | 고승만 | 2 |  |  | Y |  | Y |  |  |  | 0 | 113.52 | A |  | 1638 | 1 | 0.16 | 1580 | 1.82 | 71 | 32 | 461 | 7:41 | 13 | 13 | 0 | 0 | 70 | 0 | 0 |  | N2 | 2020-04-13 23:45 | 2020-04-14 00:09 | 23 | 2020-04-13 23:33 | 36 |  |  |  |  | N | 호이스트 고장 | [7 empty] | 4.6 | 0 | 11.68 | [23 empty] | 0.3 | 0.3 | A | [9 empty] | 1312 | 481 | 61 | 0 | 0 | 215 | 0 | 1200 | 0 | 412 | 152 | 0 | 0 | 14
2020-04-13 | C55433 | 3 | 중탄소 | AE4140M9 | 연주종료 | Al 탈산 | T | 30 | 47 | 50600 | 90.25 | A | A | A |  | 1 |  | 1 | 1535 | 1550 | 7700 |  |  | 7700 | 80.09 | 35 | 96145 | 1622 |  | Y | 46 | 41 | [7 empty] | 정종훈 | 2 |  |  |  |  | Y |  | 95.45 | 11-10 | 330.02 | 0 | A |  | 1616 | 2 | 0.48 | 1567 | 1.44 | 75 | 37 | 358 | 5:58 | 13 | 13 | 0 | 0 |  | 0 | 10 |  | AR | 2020-04-14 00:35 |  | 17 | 2020-04-14 00:24 | 28 |  |  |  |  | Y | [5 empty] | Y |  |  | 5 | 13.26 | 0 | [23 empty] | 0.5 | 0 | A | [9 empty] | 1588 | 0 | 231 | 0 | 0 | 0 | 0 | 700 | 0 | 299 | 0 | 0 | 0 | 0 |  |  | 13
2020-04-13 | A58126 | 1 | 고탄소 | AE1055LS |  | Al 탈산 | B | 6 | 51 | 49200 | 80.52 | A | A | A |  | 1 | 2 |  | 1520 | 1565 | 4700 |  |  | 4700 | 46.29 | 12 | 101532 | 1579 |  | Y | 41 | 28 |  |  | A58123 |  |  |  |  | 정용태 | 2 |  |  | Y | [5 empty] | 1.18 | 201.67 | A |  | 0 | 3 | 0.17 | 1552 | -55.43 | 68 | 33 | 183 | 3:03 | 25 | 25 | 69 | 0 |  | 0 |  |  | N2 | 2020-04-14 00:31 | 2020-04-14 01:10 | 38 | 2020-04-14 00:31 | 38 | [14 empty] | 0 | 98.75 | [23 empty] | 0.81 | 0 | A |  |  | 6.888 | 29.386 | 54.576 | 0.142 | 7.923 | 1.857 | 1560.93 | 51 | 0 | 851 | 60 | 0 | 0 | 0 | 648 | 0 | 643 | 98 | 0 | 0 | 53
2020-04-13 | B58011 | 2 | 저탄소 | SCR420H1V |  | Al 탈산 | B | 31 | 28 | 52900 | 92.67 | A | A |  | A | 1 |  | 1 | 1555 | 1586 | 6300 |  |  | 6300 | 62.05 | 12 | 101532 | 1635 |  | Y | 45 | 37 |  |  | B58008 | 05 |  |  |  | 임현진 | 2 |  |  |  |  | N |  | 101.85 | 13-1 | 0 | 212.56 | A |  | 1625 | 1 | 0.13 | 1572 | 1.18 | 63 | 28 | 472 | 7:52 | 13 | 14 | 0 | 0 |  | 0 | 0 |  | N2 | 2020-04-14 00:47 | 2020-04-14 01:13 | 26 | 2020-04-14 00:36 | 37 |  |  |  |  | N | 호이스트 고장 | [7 empty] | 5 | 0 | 13.81 | [23 empty] | 0.11 | 0.11 | A | [9 empty] | 1057 | 608 | 62 | 0 | 0 | 247 | 0 | 602 | 0 | 208 | 0 | 0 | 0 | 14
2020-04-13 | C55434 | 3 | 중탄소 | AE4140M9 | TUNDISH교체전 | Al 탈산 | T | 37 | 55 | 50150 | 90.35 | A | A | A |  | 1 |  | 1 | 1535 | 1542 | 7000 |  |  | 7000 | 74.95 | 34 | 93398 | 1630 |  | Y | 44 | 36 |  |  | C55431 | 05 |  |  |  | 도주용 | 2 |  | N | Y |  | Y | 4 | 104.35 | 12-7 | 298.06 | 0 | A |  | 1612 | 2 | 0.47 | 1556 | 1.51 | 64 | 32 | 352 | 5:52 | 13 | 14 | 0 | 0 |  | 0 | 10 |  | AR | 2020-04-14 01:42 |  | 13 | 2020-04-14 01:32 | 23 |  |  |  |  | Y | [5 empty] | N |  |  | 4 | 13.23 | 0 | [23 empty] | 0 | 0 | A |  |  | 6.739 | 30.491 | 50.235 | 0.328 | 7.454 | 1.647 | 1425.22 | 1390 | 0 | 320 | 0 | 0 | 0 | 0 | 602 | 0 | 301 | 0 | 0 | 0 | 67 |  |  | 14
2020-04-13 | B58012 | 2 | 저탄소 | SCR420H1V | TUNDISH교체전 | Al 탈산 | B | 18 | 41 | 50600 | 94.8 | A | A |  | A | 1 |  | 1 | 1555 | 1545 | 8000 |  |  | 8000 | 92.48 | 12 | 86507 | 1644 | 736 | N | 53 | 39 |  |  | B58009 | 05 |  |  |  | 임현진 | 2 |  |  |  |  | Y |  | 111.2 | 13-8 | 0 | 268.52 | A |  | 1627 | 1 | 0.12 | 1574 | 1.45 | 65 | 5 | 346 | 5:46 | 13 | 14 | 0 | 0 |  | 0 | 0 |  | N2 | 2020-04-14 01:51 | 2020-04-14 02:19 | 28 | 2020-04-14 01:40 | 39 |  |  |  |  | N | 호이스트 고장 | [7 empty] | 4.5 | 0 | 10.7 | [23 empty] | 0.05 | 0.05 | A | [9 empty] | 996 | 849 | 60 | 0 | 0 | 230 | 0 | 1102 | 0 | 419 | 100 | 0 | 0 | 15 |  |  | 6
2020-04-13 | A58127 | 1 | 고탄소 | AE1055LS |  | Al 탈산 | B | 22 | 63 | 48700 | 74.52 | A | A | A |  | 1 | 1 |  | 1520 | 1542 | 4900 |  |  | 4900 | 48.26 | 12 | 101532 | 1591 |  | Y | 40 | 31 |  |  | A58124 |  |  |  |  | 정용태 | 3 |  | Y |  |  |  |  | 108 | 12-9 | 0 | 238.46 | A |  | 1591 | 3 | 0.18 | 1556 | 1.03 | 72 | 32 | 285 | 4:45 | 25 | 26 | 70 | 0 |  | 0 |  |  | N2 | 2020-04-14 01:36 | 2020-04-14 02:14 | 39 | 2020-04-14 01:35 | 39 | [8 empty] | Y | [5 empty] | 0 | 193.02 | [23 empty] | 2.1 | 0 | A |  |  | 6.785 | 30.418 | 52.762 | 0.276 | 7.776 | 1.734 | 1443.39 | 19 | 0 | 884 | 53 | 0 | 0 | 0 | 295 | 0 | 297 | 0 | 0 | 0 | 24
2020-04-13 | C55435 | 3 | 중탄소 | SA649 |  | Al 탈산 | I | 36 | 71 | 48850 | 105.22 | A | A | A |  | 1 |  | 1 | 1560 | 1539 | 8300 |  |  | 8300 | 95.4 | 6 | 87000 | 1657 |  | INGOT | 46 | 41 | [7 empty] | 정종훈 | [5 empty] | Y |  | 94.75 | 11-5 | 263.89 | 0 | A |  | 1637 | 2 | 0.47 | 1571 | 1.32 | 80 |  | 389 | 6:29 | 25 | 25 | 0 | 0 |  | 0 | 10 |  | AR | 2020-04-14 03:00 |  | 30 | 2020-04-14 02:49 | [5 empty] | Y | [5 empty] | N |  |  | 5.5 | 14.92 | 0 | [18 empty] | 1.2 |  |  |  |  | 0 | 0 | A |  |  | 6.467 | 30.727 | 49.956 | 0.362 | 7.724 | 1.625 | 1405.19 | 1259 | 0 | 574 | 0 | 0 | 0 | 0 | 1124 | 0 | 299 | 0 | 0 | 0 | 21
2020-04-13 | A58128 | 1 | 고탄소 | AE1055LS |  | Al 탈산 | B | 38 | 48 | 52900 | 80.72 | A | A | A |  | 1 | 1 |  | 1520 | 1554 | 4900 |  |  | 4900 | 48.26 | 12 | 101532 | 1602 |  | Y | 42 | 29 |  |  | A58125 |  |  |  |  | 정용태 | 2 |  |  | Y |  |  |  | 100.25 | 12-5 | 0.14 | 153.17 | A |  | 1602 | 3 | 0.17 | 1548 | 1.35 | 64 | 25 | 281 | 4:41 | 25 | 25 | 71 | 0 |  | 0 |  |  | N2 | 2020-04-14 02:41 | 2020-04-14 03:20 | 38 | 2020-04-14 02:41 | 38 | [8 empty] | Y | [5 empty] | 0 | 11.22 | [23 empty] | 15.57 | 0 | A | [9 empty] | 0 | 0 | 858 | 20 | 0 | 0 | 0 | 438 | 0 | 399 | 0 | 0 | 0 | 43
2020-04-13 | B58013 | 2 | 중탄소 | AE4130M6 | TUNDISH교체 | Al 탈산 | B | 5 | 72 | 46850 | 106.65 | A | A |  | A | 1 |  | 1 | 1540 | 1556 | 8800 |  |  | 8800 | 94.59 | 12 | 93034 | 1664 |  | Y | 51 | 44 |  |  | B58010 | 05 |  |  |  | 임현진 | 2 |  |  |  |  | Y |  | 104.25 | 12-4 | 324.05 | 0 | A |  | 1659 | 1 | 0.09 | 1590 | 1.44 | 87 | 34 | 394 | 6:34 | 18 | 21 | 0 | 0 |  | 0 | 0 |  | N2 | 2020-04-14 03:09 | 2020-04-14 03:48 | 39 | 2020-04-14 02:54 | 54 |  |  |  |  | N | 호이스트 고장 | [7 empty] | 5 | 11.33 | 0 | [19 empty] | 2.67 | 2.54 |  |  | 0.18 | 0.18 | A | [9 empty] | 1255 | 0 | 334 | 0 | 0 | 222 | 0 | 849 | 0 | 313 | 0 | 0 | 0 | 51 |  |  | 12 |  | 1
2020-04-13 | A58129 | 1 | 고탄소 | AE1055LS | TUNDISH교체전 | Al 탈산 | B | 21 | 67 | 49000 | 91.82 | A | A | A |  | 1 | 1 |  | 1520 | 1574 | 4800 |  |  | 4800 | 49.69 | 12 | 96604 | 1600 |  | Y | 41 | 30 |  |  | A58126 |  |  |  |  | 정용태 | 2 |  |  | Y |  |  |  | 110.75 | 13-1 | 0.01 | 230.85 | A |  | 1600 | 3 | 0.18 | 1551 | 0.96 | 67 | 32 | 280 | 4:40 | 25 | 25 | 72 | 0 |  | 0 |  |  | N2 | 2020-04-14 03:54 | 2020-04-14 04:21 | 27 | 2020-04-14 03:53 | 28 |  |  |  |  | Y |  |  |  | Y | [5 empty] | 0 | 300.67 | [23 empty] | 33.17 | 0 | A | [9 empty] | 41 | 0 | 915 | 42 | 0 | 0 | 0 | 442 | 0 | 300 | 0 | 0 | 0 | 50
2020-04-13 | C55436 | 3 | 저탄소 | SM10CB | 연주시작 | Al 탈산 | T | 11 | 73 | 47300 | 91.8 | A | A | A |  | 1 |  | 1 | 1550 | 1578 | 6800 |  |  | 6800 | 82.51 | 30 | 82410 | 1682 |  | Y | 41 | 38 | [7 empty] | 도주용 | 2 |  |  |  |  | Y | 4 | 92 | 11-2 | 275.13 | 0 | A |  | 1666 | 2 | 0.47 | 1609 | 1.63 | 87 | 31 | 328 | 5:28 | 10 | 10 | 0 | 0 |  | 0 |  |  | N2 | 2020-04-14 03:56 |  | 23 | 2020-04-14 03:39 | 40 |  |  |  |  | Y | [5 empty] | N |  |  | 5.5 | 10.27 | 0 | [23 empty] | 0 | 0 | A | [9 empty] | 0 | 0 | 13 | 0 | 0 | 0 | 0 | 804 | 0 | 300 | 0 | 0 | 0 | 23 |  |  | 9 |  | 1
2020-04-13 | B58014 | 2 | 중탄소 | AE4130M6 |  | Al 탈산 | B | 19 | 12 | 52300 | 97.28 | A | A |  | A | 1 |  | 1 | 1540 | 1535 | 7600 |  |  | 7600 | 81.92 | 12 | 92772 | 1657 |  | Y | 47 | 37 |  |  | B58011 | 05 |  |  |  | 임현진 | 2 |  |  |  |  | Y |  | 101.1 | 13-4 | 289.15 | 0 | A |  | 1647 | 1 | 0.1 | 1575 | 1.68 | 72 | 27 | 348 | 5:48 | 18 | 18 | 0 | 0 | 30 | 0 | 0 |  | N2 | 2020-04-14 04:10 | 2020-04-14 04:59 | 49 | 2020-04-14 03:59 | 60 |  |  |  |  | N | 호이스트 고장 | [7 empty] | 5 | 15.87 | 0 | [19 empty] | 1.66 |  |  |  | 0.15 | 0.15 | A | [9 empty] | 1138 | 0 | 371 | 0 | 0 | 269 | 0 | 701 | 0 | 202 | 0 | 0 | 0 | 43
2020-04-13 | A58130 | 1 | 저탄소 | KSG4120H | TUNDISH교체 | Al 탈산 | B | 6 | 52 | 49400 | 104.05 | A | A | A |  | 1 | 2 |  | 1540 | 1550 | 7900 |  |  | 7900 | 77.81 | 12 | 101532 | 1649 |  | Y | 48 | 43 |  |  | A58127 |  |  |  | T/D 교체 첫번째 Heat | 정용태 | 2 |  |  | Y |  |  |  | 110.8 | 13-5 | 0 | 423.89 | A |  | 1642 | 3 | 0.19 | 1604 | 1.27 | 91 | 33 | 357 | 5:57 | 18 | 19 | 73 | 0 |  | 0 |  |  | N2 | 2020-04-14 05:03 | 2020-04-14 05:50 | 47 | 2020-04-14 05:03 | 48 |  |  |  |  | Y |  |  |  | Y | [5 empty] | 9.28 | 141.46 | [19 empty] | 1.82 |  |  |  | 38.48 | 0 | A | [9 empty] | 478 | 1343 | 195 | 549 | 0 | 0 | 0 | 298 | 0 | 298 | 0 | 0 | 0 | 27 |  |  |  |  | 1
2020-04-13 | C55437 | 3 | 저탄소 | SM10CB | 연주종료 | Al 탈산 | T | 30 | 48 | 50450 | 85.47 | A | A | A |  | 1 |  | 1 | 1550 | 1596 | 5600 |  |  | 5600 | 61.78 | 33 | 90651 | 1678 | 362 | Y | 41 | 31 | [7 empty] | 정종훈 | 2 |  | N |  |  | Y | 4 | 94 | 11-8 | 233.03 | 0 | A |  | 1652 | 2 | 0.49 | 1594 | 1.71 | 72 | 33 | 368 | 6:08 | 10 | 13 | 0 | 0 |  | 0 | 11 |  | N2 | 2020-04-14 04:49 |  | 28 | 2020-04-14 04:38 | 39 |  |  |  |  | Y | [5 empty] | Y |  |  | 5.5 | 15.8 | 0 | [23 empty] | 0 | 0 | A | [9 empty] | 0 | 0 | 61 | 0 | 0 | 0 | 0 | 703 | 0 | 300 | 201 | 0 | 0 | 26 |  |  | 7
2020-04-13 | B58015 | 2 | 중탄소 | AE4130M6 |  | Al 탈산 | B | 31 | 29 | 52900 | 94.47 | A | A |  | A | 1 |  | 1 | 1540 | 1527 | 7700 |  |  | 7700 | 83 | 12 | 92772 | 1634 |  | Y | 42 | 37 |  |  | B58012 | 05 |  |  |  | 임현진 | 2 |  |  |  |  | Y |  | 102.7 | 13-1 | 358.48 | 0 | A |  | 1630 | 1 | 0.08 | 1567 | 1.4 | 64 | 23 | 328 | 5:28 | 18 | 18 | 0 | 0 |  | 0 | 0 |  | N2 | 2020-04-14 05:27 | 2020-04-14 05:58 | 32 | 2020-04-14 05:14 | 44 |  |  |  |  | N | 호이스트 고장 | [7 empty] | 5 | 11.69 | 0 | [20 empty] | 1.16 |  |  | 0.17 | 0.17 | A | [9 empty] | 1122 | 0 | 343 | 0 | 0 | 242 | 0 | 805 | 0 | 306 | 0 | 0 | 0 | 43 |  |  | 12
2020-04-13 | A58131 | 1 | 저탄소 | KSG4120H |  | Al 탈산 | B | 18 | 42 | 50500 | 115.87 | A | A | B |  | 1 | 1 |  | 1540 | 1657 | 5700 |  |  | 5700 | 56.14 | 12 | 101532 | 1623 |  | Y | 71 | 32 | RH워싱작업. |  | A58128 |  |  |  |  | 정용태 | 3 |  |  | Y |  |  |  | 110.35 | 13-6 | 0 | 114.13 | A |  | 1614 | 3 | 0.2 | 1580 | 0.79 | 67 | 25 | 241 | 4:01 | 18 | 18 | 74 | 0 |  | 0 |  |  | N2 | 2020-04-14 06:15 | 2020-04-14 06:50 | 36 | 2020-04-14 06:13 | 38 |  |  |  |  | Y |  |  |  | Y | [5 empty] | 0 | 281.56 | [23 empty] | 1.79 | 0 | A | [9 empty] | 1508 | 548 | 0 | 657 | 0 | 0 | 0 | 1192 | 0 | 1090 | 98 | 0 | 0 | 12 |  |  | 7
2020-04-13 | C55438 | 3 | 저탄소 | SM10C | 연주종료 | Al 탈산 | T | 37 | 56 | 49850 | 86.13 | A | A | A |  | 1 |  | 1 | 1550 | 1589 | 4690 |  |  | 4690 | 47.43 | 36 | 98892 | 1672 |  | Y | 44 | 26 |  |  | C55435 | 05 |  |  |  | 도주용 | 2 |  | Y |  |  | Y | 4 | 97.25 | 11-10 | 172.27 | 0 | A |  | 1647 | 2 | 0.48 | 1600 | 1.88 | 78 | 24 | 401 | 6:41 | 13 | 14 | 0 | 0 |  | 0 | 10 |  | N2 | 2020-04-14 05:53 |  | 26 | 2020-04-14 05:35 | 44 |  |  |  |  | Y | [5 empty] | Y |  |  |  | 11.71 | 0 | [23 empty] | 0.56 | 0 | A | [9 empty] | 0 | 0 | 0 | 0 | 0 | 0 | 0 | 599 | 0 | 301 | 100 | 0 | 0 | 20
2020-04-13 | B58016 | 2 | 중탄소 | AE4130M6 |  | Al 탈산 | B | 22 | 64 | 49450 | 104.07 | A | A |  | B | 1 |  | 1 | 1540 | 1535 | 7900 |  |  | 7900 | 85.16 | 12 | 92772 | 1636 |  | Y | 47 | 36 |  |  | B58013 | 05 |  |  |  | 임현진 | 2 |  |  |  |  | Y |  | 106.05 | 12-7 | 313.29 | 0 | A |  | 1620 | 1 | 0.11 | 1559 | 1.33 | 56 | 19 | 344 | 5:44 | 18 | 19 | 0 | 0 | 55 | 0 | 0 |  | N2 | 2020-04-14 06:32 | 2020-04-14 07:01 | 29 | 2020-04-14 06:21 | 40 |  |  |  |  | N | 호이스트 고장 | [7 empty] | 4.2 | 22.6 | 0 | [20 empty] | 0.77 |  |  | 0.09 | 0.09 | B | [9 empty] | 1239 | 0 | 338 | 0 | 0 | 274 | 0 | 600 | 0 | 312 | 0 | 0 | 0 | 25 |  |  | 14
2020-04-13 | C55439 | 3 | 저탄소 | SM10C | 연주종료 | Al 탈산 | T | 36 | 72 | 49450 | 91.32 | A | B | B |  | 1 |  | 1 | 1550 | 1542 | 6700 |  |  | 6700 | 67.75 | 36 | 98892 | 1651 |  | Y | 53 | 34 |  |  | C55436 | 5 |  |  |  | 정종훈 | 2 |  | N | Y |  | Y | 4 | 102.75 | 12-3 | 248.99 | 0 | A |  | 1630 | 2 | 0.48 | 1587 | 1.48 | 65 | 19 | 387 | 6:27 | 13 | 13 | 0 | 0 |  | 0 | 10 |  | N2 | 2020-04-14 07:01 |  | 23 | 2020-04-14 06:52 | 33 |  |  |  |  | Y | [5 empty] | Y |  |  |  | 10.53 | 0 | [23 empty] | 0.56 | 0 | A | [9 empty] | 0 | 0 | 21 | 0 | 0 | 0 | 0 | 403 | 0 | 299 | 0 | 0 | 0 | 8 |  |  | 5
2020-04-13 | A58132 | 1 | 저탄소 | KSG4120H |  | Al 탈산 | B | 38 | 49 | 52900 | 86.33 | A | B | B |  | 1 | 1 |  | 1540 | 1560 | 7200 |  |  | 7200 | 70.91 | 12 | 101532 | 1616 |  | Y | 52 | 38 | [7 empty] | 정용태 | 2 |  |  | Y |  |  |  | 105.45 | 12-10 | 0 | 300.99 | A |  | 1619 | 3 | 0.2 | 1583 | 1.13 | 70 | 18 | 270 | 4:30 | 18 | 18 | 75 | 0 |  | 0 |  |  | N2 | 2020-04-14 07:06 | 2020-04-14 07:51 | 45 | 2020-04-14 07:04 | 47 |  |  |  |  | Y |  |  |  | Y | [5 empty] | 0 | 203.92 | [23 empty] | 3.3 | 0 | A | [9 empty] | 927 | 907 | 0 | 593 | 0 | 0 | 0 | 254 | 0 | 207 | 0 | 0 | 0 | 7 |  |  | 11
2020-04-14 | B58017 | 2 | 중탄소 | AE4130M6 |  | Al 탈산 | B | 21 | 68 | 46500 | 107.18 | B | B |  | B | 1 |  | 1 | 1540 | 1514 | 8300 |  |  | 8300 | 89.47 | 12 | 92772 | 1625 |  | Y | 62 | 57 | 알곤 안나와서 래들교체 5==>21 9 텝사용 |  | B58014 | 05 |  |  |  | 임승우 | 2 |  |  |  |  | Y |  | 96.4 | 11-7 | 254.03 | 0 | A |  | 1626 | 1 | 0.12 | 1565 | 1.5 | 62 | 28 | 280 | 4:40 | 18 | 19 | 0 | 0 |  | 0 | 0 |  | N2 | 2020-04-14 07:52 | 2020-04-14 08:04 | 12 | 2020-04-14 07:43 | 21 | EAF | 열간 보수 |  |  | N | 호이스트 고장 | [7 empty] | 5 | 19.06 | 0 | [20 empty] | 0.7 |  |  | 0.11 | 0.11 | A | [9 empty] | 1122 | 0 | 35 | 0 | 0 | 178 | 0 | 757 | 0 | 312 | 0 | 0 | 0 | 15 |  |  | 9
2020-04-14 | C55440 | 3 | 저탄소 | SM10C | 연주종료 | Al 탈산 | T | 11 | 74 | 46750 | 85.23 | B | B | B |  | 1 |  | 1 | 1550 | 1579 | 5000 |  |  | 5000 | 40.45 | 45 | 123615 | 1657 |  | Y | 41 | 18 | [7 empty] | 박재승 | 3 |  | N |  |  | Y |  | 98 | 11-8 | 114.75 | 0 | A |  | 1636 | 2 | 0.48 | 1597 | 1.34 | 75 | 24 | 351 | 5:51 | 13 | 13 | 0 | 0 |  | 0 | 10 |  | N2 | 2020-04-14 07:58 |  | 34 | 2020-04-14 07:43 | 49 |  |  |  |  | Y | [5 empty] | Y |  |  |  | 10.85 | 0 | [23 empty] | 0.56 | 0 | A | [9 empty] | 0 | 0 | 282 | 0 | 0 | 0 | 0 | 601 | 0 | 301 | 66 | 0 | 0 | 0 |  |  | 5
2020-04-14 | A58133 | 1 | 저탄소 | KSG4120H |  | Al 탈산 | B | 19 | 13 | 52100 | 79.75 | B | B | B |  | 1 | 1 |  | 1540 | 1561 | 6300 |  |  | 6300 | 74.46 | 10 | 84610 | 1619 | 363 | Y | 46 | 35 | [7 empty] | 이호남 | 2 |  |  | Y |  |  |  | 102.55 | 13-5 | 0 | 216.28 | A |  | 1621 | 3 | 0.21 | 1584 | 1.16 | 71 | 23 | 242 | 4:02 | 18 | 18 | 76 | 0 |  | 0 |  |  | N2 | 2020-04-14 08:01 | 2020-04-14 08:49 | 47 | 2020-04-14 07:59 | 50 |  |  |  |  | Y |  |  |  | Y | [5 empty] | 0 | 201.06 | [23 empty] | 2.5 | 0 | A | [9 empty] | 707 | 926 | 0 | 560 | 0 | 0 | 0 | 705 | 0 | 299 | 75 | 0 | 0 | 5 |  |  | 9
2020-04-14 | B58018 | 2 | 중탄소 | AE4130M6 |  | Al 탈산 | B | 5 | 74 | 47000 | 95.7 | B | B |  | B | 1 |  | 1 | 1540 | 1535 | 9300 |  |  | 9300 | 100.25 | 12 | 92772 | 1614 |  | Y | 51 | 42 | 연주 쫒겨 9 텝사용 |  | B58015 | 05 |  |  |  | 임승우 | 2 | [6 empty] | 107.2 | 12-6 | 246.02 | 0 | A |  | 1621 | 1 | 0.1 | 1566 | 1.39 | 63 | 34 | 232 | 3:52 | 18 | 19 | 0 | 0 |  | 0 | 0 |  | N2 | 2020-04-14 08:58 | 2020-04-14 09:05 | 8 | 2020-04-14 08:48 | 17 |  |  |  |  | N | 호이스트 고장 | [7 empty] | 4 | 12.75 | 0 | [20 empty] | 0.78 |  |  | 0.06 | 0.06 | A | [9 empty] | 1375 | 23 | 0 | 61 | 0 | 205 | 0 | 1355 | 0 | 614 | 0 | 0 | 0 | 0 |  |  | 9
2020-04-14 | C55441 | 3 | 저탄소 | SM10CS | 연주종료 | Al 탈산 | T | 30 | 49 | 49750 | 84.87 | B | B | B |  | 1 |  | 1 | 1550 | 1610 | 4900 |  |  | 4900 | 66.07 | 27 | 74169 | 1647 |  | Y | 44 | 32 |  |  | C55438 | 05 |  |  |  | 박재승 | 3 |  | Y |  |  | Y |  | 100.95 | 12-5 | 135.12 | 0 | A |  | 1637 | 2 | 0.47 | 1590 | 1.57 | 68 | 23 | 378 | 6:18 | 13 | 13 | 0 | 0 |  | 0 | 10 |  | N2 | 2020-04-14 09:01 |  | 36 | 2020-04-14 08:50 | 48 |  |  |  |  | Y | [5 empty] | Y |  |  |  | 14.73 | 0 | [23 empty] | 0.56 | 0 | A | [9 empty] | 0 | 0 | 430 | 0 | 0 | 0 | 0 | 397 | 0 | 300 | 0 | 0 | 0 | 8 |  |  | 5
2020-04-14 | A58134 | 1 | 저탄소 | KSG4120H |  | Al 탈산 | B | 6 | 53 | 49300 | 91.52 | B | B | B |  | 1 | 1 |  | 1540 | 1552 | 7800 |  |  | 7800 | 76.82 | 12 | 101532 | 1636 |  | Y | 52 | 42 | [7 empty] | 이호남 | 2 |  |  | Y |  |  |  | 110.5 | 13-4 | 0 | 284.3 | A |  | 1633 | 3 | 0.22 | 1596 | 0.97 | 83 | 40 | 261 | 4:21 | 18 | 18 | 77 | 0 |  | 0 |  |  | N2 | 2020-04-14 09:15 | 2020-04-14 09:43 | 28 | 2020-04-14 09:13 | 30 |  |  |  |  | Y |  |  |  | Y | [5 empty] | 0 | 247.66 | [23 empty] | 2.94 | 0 | A | [9 empty] | 660 | 1152 | 0 | 581 | 0 | 0 | 0 | 521 | 0 | 518 | 85 | 0 | 0 | 0 |  |  | 9
2020-04-14 | C55442 | 3 | 저탄소 | SM10CS | 연주종료 | Al 탈산 | T | 37 | 57 | 49350 | 76.32 | B | B | B |  | 1 |  | 1 | 1550 | 1612 | 4300 |  |  | 4300 | 43.48 | 36 | 98892 | 1649 |  | Y | 42 | 26 |  |  | C55439 | 05 |  |  |  | 박재승 | 3 |  | Y |  |  | Y |  | 102.9 | 12-6 | 115 | 0 | A |  | 1633 | 2 | 0.48 | 1591 | 1.68 | 69 | 18 | 349 | 5:49 | 13 | 13 | 0 | 0 |  | 0 | 10 |  | N2 | 2020-04-14 09:58 |  | 49 | 2020-04-14 09:48 | 59 |  |  |  |  | Y | [5 empty] | Y |  |  |  | 11.94 | 0 | [23 empty] | 0.56 | 0 | A | [9 empty] | 0 | 0 | 394 | 0 | 0 | 0 | 0 | 397 | 0 | 301 | 0 | 0 | 0 | 7
2020-04-14 | B58019 | 2 | 중탄소 | AE4130M6 |  | Al 탈산 | B | 31 | 30 | 53050 | 81.12 | B | B |  | B | 1 |  | 1 | 1540 | 1547 | 6900 |  |  | 6900 | 74.38 | 12 | 92772 | 1625 |  | Y | 40 | 35 | 연주 쫒겨 9 텝사용 |  | B58016 | 05 |  |  |  | 임승우 | 2 |  |  |  |  | Y |  | 99.95 | 12-8 | 198.39 | 0 | A |  | 1616 | 1 | 0.15 | 1560 | 1.34 | 57 | 34 | 206 | 3:26 | 18 | 19 | 0 | 0 | 25 | 0 | 0 |  | N2 | 2020-04-14 10:08 | 2020-04-14 10:21 | 13 | 2020-04-14 09:58 | 23 |  |  |  |  | N | 호이스트 고장 | [7 empty] | 3.5 | 8.98 | 0 | [20 empty] | 1.16 |  |  | 0.06 | 0.06 | B | [9 empty] | 1254 | 33 | 0 | 61 | 0 | 222 | 0 | 697 | 0 | 204 | 0 | 0 | 0 | 10 |  |  | 9
2020-04-14 | A58135 | 1 | 저탄소 | KSG4120H |  | Al 탈산 | B | 18 | 43 | 50600 | 78.53 | B | B | B |  | 1 | 1 |  | 1540 | 1552 | 6600 |  |  | 6600 | 65 | 12 | 101532 | 1605 |  | N | 47 | 37 | [7 empty] | 이호남 | 2 |  |  | Y |  |  |  | 112.3 | 13-8 | 0 | 262.66 | A |  | 1605 | 3 | 0.21 | 1577 | 0.97 | 64 | 21 | 249 | 4:09 | 18 | 18 | 78 | 0 |  | 0 |  |  | N2 | 2020-04-14 10:15 | 2020-04-14 10:47 | 32 | 2020-04-14 10:13 | 34 |  |  |  |  | Y |  |  |  | Y | [5 empty] | 0 | 183.49 | [23 empty] | 2.07 | 0 | A | [9 empty] | 1161 | 690 | 0 | 701 | 0 | 0 | 0 | 769 | 0 | 550 | 75 | 0 | 0 | 10 |  |  | 7
2020-04-14 | B58020 | 2 | 중탄소 | AE4130M6 |  | Al 탈산 | B | 22 | 65 | 49300 | 85.2 | B | B |  | B | 1 |  | 1 | 1540 | 1565 | 6600 |  |  | 6600 | 65.67 | 13 | 100503 | 1634 |  | Y | 46 | 33 |  |  | B58017 | 03 |  |  |  | 임승우 | 2 | [6 empty] | 105.7 | 12-7 | 232.13 | 0 | A |  | 1623 | 1 | 0.09 | 1562 | 1.66 | 59 | 34 | 212 | 3:32 | 18 | 19 | 0 | 0 | 45 | 0 | 0 |  | N2 | 2020-04-14 11:15 | 2020-04-14 11:38 | 24 | 2020-04-14 11:07 | 31 |  |  |  |  | N | 호이스트 고장 | [7 empty] | 4.3 | 14.18 | 0 | [20 empty] | 0.8 |  |  | 0.13 | 0.13 | B | [9 empty] | 1153 | 10 | 0 | 34 | 0 | 281 | 0 | 957 | 0 | 305 | 0 | 0 | 0 | 0 |  |  | 9
2020-04-14 | C55443 | 3 | 저탄소 | SM10CS | TUNDISH교체전 | Al 탈산 | T | 36 | 73 | 48850 | 95.88 | B | B | B |  | 1 |  | 1 | 1550 | 1556 | 6600 |  |  | 6600 | 66.74 | 36 | 98892 | 1612 |  | Y | 46 | 33 |  |  | C55440 | 05 |  |  |  | 박재승 | 3 |  | Y |  |  | Y |  | 102.75 | 12-2 | 113.46 | 0 | A |  | 1622 | 2 | 0.47 | 1577 | 1.1 | 55 | 21 | 408 | 6:48 | 13 | 13 | 0 | 0 |  | 0 | 10 |  | N2 | 2020-04-14 11:34 |  | 22 | 2020-04-14 11:25 | 30 |  |  |  |  | Y | [5 empty] | Y |  |  |  | 1.75 | 0 | [23 empty] | 0.56 | 0 | A | [9 empty] | 0 | 0 | 0 | 0 | 0 | 0 | 0 | 405 | 0 | 300 | 0 | 0 | 0 | 13 |  |  | 5
2020-04-14 | A58136 | 1 | 저탄소 | KSG4120H |  | Al 탈산 | B | 38 | 50 | 52300 | 77.87 | B | B | B |  | 1 | 1 |  | 1540 | 1541 | 6600 |  |  | 6600 | 65 | 12 | 101532 | 1606 |  | Y | 45 | 36 | [7 empty] | 이호남 | 2 |  | N | Y |  |  |  | 104.15 | 12-8 | 0 | 369.84 | A |  | 1606 | 3 | 0.2 | 1581 | 0.81 | 68 | 21 | 281 | 4:41 | 18 | 18 | 79 | 0 |  | 0 |  |  | N2 | 2020-04-14 11:16 | 2020-04-14 11:48 | 32 | 2020-04-14 11:14 | 34 | [8 empty] | Y | [5 empty] | 0 | 197.47 | [23 empty] | 2.62 | 0 | A | [9 empty] | 441 | 1187 | 0 | 555 | 0 | 0 | 0 | 516 | 0 | 522 | 0 | 0 | 0 | 0 |  |  | 7
2020-04-14 | A58137 | 1 | 저탄소 | KSG4120H | TUNDISH교체전 | Al 탈산 | B | 19 | 14 | 52100 | 89.38 | B | B | B |  | 1 | 1 |  | 1540 | 1534 | 6600 |  |  | 6600 | 60.34 | 14 | 109372 | 1609 |  | Y | 48 | 36 | [7 empty] | 이호남 | 2 |  | Y |  |  |  |  | 101.1 | 13-3 | 0 | 300.88 | A |  | 1609 | 3 | 0.21 | 1577 | 0.8 | 64 | 26 | 328 | 5:28 | 18 | 18 | 80 | 0 |  | 0 |  |  | N2 | 2020-04-14 12:29 | 2020-04-14 12:50 | 21 | 2020-04-14 12:27 | 23 |  |  |  |  | Y |  |  |  | Y | [5 empty] | 0 | 256.8 | [23 empty] | 0.01 | 0 | A | [9 empty] | 797 | 867 | 0 | 507 | 0 | 0 | 0 | 553 | 0 | 519 | 74 | 0 | 0 | 0 |  |  | 5
2020-04-14 | C55444 | 3 | 중탄소 | AE4130M6 |  | Al 탈산 | B | 11 | 75 | 46850 | 95.43 | B | B | B |  | 1 |  | 1 | 1535 | 1535 | 8100 |  |  | 8100 | 80.59 | 13 | 100503 | 1645 |  | Y | 44 | 36 | 래들 노즐 막힘 |  | B58018 | 05 |  |  |  | 박재승 | 3 |  | N | Y |  | Y |  | 108.8 | 12-8 | 186.68 | 0 | A |  | 1629 | 2 | 0.48 | 1572 | 1.43 | 69 | 34 | 372 | 6:12 | 18 | 18 | 0 | 0 |  | 0 | 10 |  | N2 | 2020-04-14 12:42 | 2020-04-14 12:55 | 12 | 2020-04-14 12:31 | 23 |  |  |  |  | Y | [5 empty] | N |  |  |  | 4.08 | 0 | [20 empty] | 0.84 |  |  | 0.56 | 0 | A | [9 empty] | 1351 | 0 | 524 | 0 | 0 | 0 | 0 | 952 | 0 | 301 | 99 | 0 | 0 | 40 |  |  | 7
2020-04-14 | A58138 | 1 | 고탄소 | P-AE1055LSV | TUNDISH교체 | Al 탈산 | B | 6 | 54 | 47900 | 100.67 | B | B | B |  | 1 | 1 |  | 1520 | 1540 | 5900 |  |  | 5900 | 69.73 | 10 | 84610 | 1634 |  | Y | 47 | 37 | [7 empty] | 이호남 | 2 |  |  |  |  | Y |  | 97.6 | 12-1 | 0 | 144.69 | A |  | 1624 | 3 | 0.19 | 1571 | 0.98 | 88 | 40 | 307 | 5:07 | 25 | 30 | 81 | 0 |  | 0 |  |  | N2 | 2020-04-14 13:38 | 2020-04-14 14:13 | 34 | 2020-04-14 13:38 | 35 |  |  |  |  | Y |  |  |  | Y | [5 empty] | 0 | 350.45 | [19 empty] | 1.45 |  |  |  | 5.83 | 0 | B |  |  | 6.109 | 31.696 | 50.731 | 0.221 | 8.304 | 1.6 | 1405.19 | 0 | 0 | 815 | 51 | 0 | 0 | 0 | 298 | 0 | 912 | 0 | 0 | 0 | 28 |  |  |  |  | 1
2020-04-14 | C55445 | 3 | 중탄소 | AE4130M6 | TUNDISH교체전 | Al 탈산 | B | 30 | 50 | 49650 | 103.32 | B | B | B |  | 1 |  | 1 | 1535 | 1535 | 7700 |  |  | 7700 | 81.62 | 12 | 94344 | 1636 |  | Y | 58 | 38 |  |  | B58019 | 06 |  |  |  | 박재승 | 3 |  |  | Y |  | Y |  | 98 | 12-2 | 196.92 | 0 | A |  | 1627 | 2 | 0.47 | 1564 | 1.62 | 61 | 34 | 386 | 6:26 | 18 | 19 | 0 | 0 |  | 0 | 10 |  | N2 | 2020-04-14 13:59 | 2020-04-14 14:17 | 19 | 2020-04-14 13:52 | 26 |  |  |  |  | Y | [5 empty] | N |  |  |  | 12.21 | 0 | [20 empty] | 0.88 |  |  | 0.56 | 0 | A | [9 empty] | 1433 | 0 | 404 | 0 | 0 | 0 | 0 | 619 | 0 | 299 | 110 | 0 | 0 | 82 |  |  | 5
2020-04-14 | A58139 | 1 | 고탄소 | P-AE1055LSV |  | Al 탈산 | B | 18 | 44 | 48900 | 88.42 | B | B | D |  | 1 | 1 |  | 1520 | 1596 | 4300 |  |  | 4300 | 42.35 | 12 | 101532 | 1617 |  | Y | 40 | 27 | [7 empty] | 이호남 | 2 |  |  |  |  | Y |  | 103.1 | 12-8 | 0 | 238 | A |  | 1617 | 3 | 0.17 | 1566 | 1.06 | 83 | 39 | 243 | 4:03 | 25 | 30 | 82 | 0 |  | 0 |  |  | N2 | 2020-04-14 14:32 | 2020-04-14 15:13 | 41 | 2020-04-14 14:32 | 41 |  |  |  |  | Y |  |  |  | Y | [5 empty] | 0 | 324.88 | [23 empty] | 6.89 | 0 | A |  |  | 5.92 | 29.748 | 54.278 | 0.109 | 9.168 | 1.824 | 1607.06 | 0 | 0 | 931 | 23 | 0 | 0 | 0 | 604 | 0 | 606 | 0 | 0 | 0 | 5
2020-04-14 | B58021 | 2 | 중탄소 | AE4130M6 | TUNDISH교체 | Al 탈산 | B | 31 | 31 | 51900 | 107.95 | B | D |  | D | 1 |  | 1 | 1540 | 1544 | 9600 |  |  | 9600 | 101.76 | 12 | 94344 | 1666 | 362 | Y | 56 | 46 |  |  | B58020 | 05 |  |  |  | 임승우 | 2 |  |  | Y |  |  |  | 98.7 | 12-7 | 348.17 | 0 | A |  | 1653 | 1 | 0.14 | 1589 | 1.48 | 86 | 22 | 275 | 4:35 | 18 | 20 | 0 | 0 |  | 0 | 0 |  | N2 | 2020-04-14 15:01 | 2020-04-14 15:51 | 50 | 2020-04-14 14:49 | 62 |  |  |  |  | N | 수소 측정 불. 수소 측정기 작동 불. | [7 empty] | 4 | 15.49 | 0 | [19 empty] | 2.18 |  |  |  | 0.07 | 0.07 | A | [9 empty] | 1260 | 10 | 274 | 10 | 0 | 214 | 0 | 1219 | 0 | 613 | 0 | 0 | 0 | 5 |  |  | 9 |  | 1
2020-04-14 | C55446 | 3 | 중탄소 | SCM440J | 연주시작 | Al 탈산 | T | 37 | 58 | 49450 | 105 | B | D | D |  | 1 |  | 1 | 1535 | 1537 | 8700 |  |  | 8700 | 90.49 | 35 | 96145 | 1650 |  | Y | 56 | 42 | [7 empty] | 박재승 | 3 |  |  |  |  | Y |  | 101.95 | 12-4 | 158.93 | 0 | A |  | 1650 | 2 | 0.47 | 1583 | 2.31 | 88 | 44 | 506 | 8:26 | 10 | 12 | 0 | 0 |  | 0 | 10 |  | AR | 2020-04-14 15:09 |  | 20 | 2020-04-14 14:49 | 40 |  |  |  |  | Y | [5 empty] | Y |  |  |  | 3.48 | 0 | [23 empty] | 1.04 | 0 | A | [9 empty] | 1353 | 0 | 438 | 0 | 0 | 0 | 0 | 699 | 0 | 300 | 195 | 0 | 0 | 0 |  |  | 12 |  | 1
2020-04-14 | B58022 | 2 | 중탄소 | AE4130M6 |  | Al 탈산 | B | 21 | 69 | 49900 | 102.53 | D | D |  | D | 1 |  | 1 | 1540 | 1567 | 7400 |  |  | 7400 | 78.44 | 12 | 94344 | 1666 |  | Y | 43 | 38 | [7 empty] | 김익규 | 3 |  |  |  |  | Y |  | 92.5 | 11-3 | 316.36 | 0 | A |  | 1646 | 1 | 0.26 | 1568 | 1.48 | 65 | 19 | 205 | 3:25 | 18 | 20 | 0 | 0 |  | 0 | 0 |  | N2 | 2020-04-14 16:05 | 2020-04-14 17:01 | 56 | 2020-04-14 15:50 | 71 |  |  |  |  | N | 수소측정 불 물량 미달 | [7 empty] | 5 | 33.88 | 0 | [20 empty] | 0.68 |  |  | 0.12 | 0.12 | A | [9 empty] | 1135 | 47 | 336 | 0 | 0 | 220 | 0 | 802 | 0 | 208 | 0 | 0 | 0 | 0 |  |  | 7
2020-04-14 | A58140 | 1 | 고탄소 | P-AE1055LSV |  | Al 탈산 | B | 38 | 51 | 52300 | 82.3 | D | D | D |  | 1 | 1 |  | 1520 | 1553 | 4800 |  |  | 4800 | 47.28 | 12 | 101532 | 1595 |  | Y | 39 | 30 | [7 empty] | 김덕진 | 2 | [6 empty] | 110.7 | 13-5 | 0 | 216.17 | A |  | 1595 | 3 | 0.17 | 1543 | 1.21 | 60 | 21 | 233 | 3:53 | 25 | 30 | 83 | 0 |  | 0 |  |  | N2 | 2020-04-14 15:48 | 2020-04-14 16:16 | 28 | 2020-04-14 15:47 | 29 |  |  |  |  | Y |  |  |  | Y | [5 empty] | 0 | 289.05 | [23 empty] | 8.33 | 0 | A |  |  | 6.734 | 29.262 | 53.726 | 0.277 | 7.978 | 1.836 | 1560.93 | 0 | 0 | 1092 | 18 | 0 | 0 | 0 | 298 | 0 | 298 | 63 | 0 | 0 | 26
2020-04-14 | C55447 | 3 | 중탄소 | SCM440J | 연주종료 | Al 탈산 | T | 36 | 74 | 48850 | 88.83 | D | D | D |  | 1 |  | 1 | 1535 | 1536 | 6600 |  |  | 6600 | 64.94 | 37 | 101639 | 1611 |  | Y | 46 | 32 | [15 empty] | 107.15 | 12-6 | 95 | 0 | A |  | 1606 | 2 | 0.46 | 1561 | 1.8 | 66 | 30 | 345 | 5:45 | 10 | 10 | 0 | 0 |  | 0 | 10 |  | AR | 2020-04-14 16:07 |  | 32 | 2020-04-14 15:49 | 50 |  |  |  |  | Y | [5 empty] | Y |  |  |  | 3.42 | 0 | [23 empty] | 0.91 | 0 | A | [9 empty] | 1316 | 0 | 1071 | 0 | 0 | 0 | 0 | 402 | 0 | 300 | 0 | 0 | 0 | 0
2020-04-14 | A58141 | 1 | 고탄소 | P-AE1055LSV |  | Al 탈산 | B | 19 | 15 | 51700 | 86.83 | D | D | D |  | 1 | 1 |  | 1520 | 1573 | 3700 |  |  | 3700 | 36.44 | 12 | 101532 | 1592 |  | Y | 39 | 23 | [7 empty] | 김덕진 | 2 |  |  | Y |  |  |  | 106.3 | 13-9 | 4.25 | 241.9 | A |  | 1592 | 3 | 0.17 | 1550 | 0.91 | 67 | 18 | 252 | 4:12 | 25 | 32 | 84 | 0 |  | 0 |  |  | N2 | 2020-04-14 16:54 | 2020-04-14 17:28 | 34 | 2020-04-14 16:52 | 36 |  |  |  |  | Y |  |  |  | Y | [5 empty] | 0 | 225.76 | [23 empty] | 9.63 | 0 | A |  |  | 7.431 | 30.294 | 50.45 | 0.177 | 6.789 | 1.665 | 1425.22 | 0 | 0 | 995 | 15 | 0 | 0 | 0 | 296 | 0 | 397 | 50 | 0 | 0 | 76
2020-04-14 | C55448 | 3 | 중탄소 | SCM440J | 연주종료 | Al 탈산 | T | 11 | 76 | 47750 | 99.8 | D | D | D |  | 1 |  | 1 | 1535 | 1537 | 7300 |  |  | 7300 | 73.82 | 36 | 98892 | 1605 |  | Y | 54 | 38 | [15 empty] | 101.35 | 11-10 | 150.25 | 0 | A |  | 1601 | 2 | 0.48 | 1576 | 1.14 | 81 | 31 | 336 | 5:36 | 10 | 10 | 0 | 0 |  | 0 | 10 |  | AR | 2020-04-14 17:18 |  | 31 | 2020-04-14 16:54 | 55 |  |  |  |  | Y | [5 empty] | Y |  |  |  | 3.18 | 0 | [23 empty] | 1.47 | 0 | A | [9 empty] | 702 | 531 | 0 | 142 | 0 | 0 | 0 | 397 | 0 | 300 | 0 | 0 | 0 | 0 |  |  | 5
2020-04-14 | B58023 | 2 | 중탄소 | AE4130M6 |  | Al 탈산 | B | 5 | 75 | 46500 | 100.1 | D | D |  | D | 1 |  | 1 | 1540 | 1544 | 8800 |  |  | 8800 | 93.28 | 12 | 94344 | 1655 |  | Y | 50 | 44 | [7 empty] | 김익규 | 3 |  |  |  |  | Y |  | 96.7 | 11-6 | 257.94 | 0 | A |  | 1649 | 1 | 0.24 | 1578 | 0 | 75 | 22 | 239 | 3:59 | 18 | 18 | 0 | 0 |  | 0 | 0 |  | N2 | 2020-04-14 17:20 | 2020-04-14 18:11 | 51 | 2020-04-14 17:06 | 65 |  |  |  |  | N | [8 empty] | 5 | 17.47 | 0 | [20 empty] | 0.63 |  |  | 0.09 | 0.09 | A | [9 empty] | 1291 | 0 | 208 | 0 | 0 | 224 | 0 | 857 | 0 | 0 | 0 | 0 | 0 | 0 |  |  | 9
2020-04-14 | A58142 | 1 | 고탄소 | P-AE1055LSV |  | Al 탈산 | B | 6 | 55 | 48100 | 85.57 | D | D | D |  | 1 | 1 |  | 1520 | 1590 | 3900 |  |  | 3900 | 38.41 | 12 | 101532 | 1606 |  | Y | 39 | 24 | [7 empty] | 김덕진 | 2 |  | N | Y |  |  |  | 109.9 | 13-3 | 0.6 | 44.34 | A |  | 1606 | 3 | 0.19 | 1560 | 0.98 | 77 | 32 | 260 | 4:20 | 25 | 30 | 85 | 0 |  | 0 |  |  | N2 | 2020-04-14 18:00 | 2020-04-14 18:36 | 35 | 2020-04-14 18:00 | 36 |  |  |  |  | Y |  |  |  | Y | [5 empty] | 0 | 275.23 | [23 empty] | 10.97 | 0 | A |  |  | 6.978 | 29.591 | 51.659 | 0.511 | 7.403 | 1.745 | 1443.39 | 0 | 0 | 1027 | 14 | 0 | 0 | 0 | 299 | 0 | 297 | 0 | 0 | 0 | 29
2020-04-14 | C55449 | 3 | 중탄소 | SCM440 | 연주종료 | Al 탈산 | T | 30 | 51 | 50800 | 91.15 | D | D | D |  | 1 |  | 1 | 1535 | 1547 | 6600 |  |  | 6600 | 66.74 | 36 | 98892 | 1607 | 366 | Y | 49 | 35 | [15 empty] | 101.5 | 12-5 | 217.16 | 0 | A |  | 1611 | 2 | 0.48 | 1568 | 1.59 | 72 | 27 | 420 | 7:00 | 10 | 13 | 0 | 0 |  | 0 | 10 |  | N2 | 2020-04-14 18:17 |  | 35 | 2020-04-14 18:02 | 51 |  |  |  |  | Y | [5 empty] | Y |  |  |  | 5.99 | 0 | [23 empty] | 1.35 | 0 | A |  |  | 6.301 | 32.846 | 48.115 | 0.351 | 7.636 | 1.464 | 1420.13 | 1206 | 0 | 695 | 0 | 0 | 0 | 0 | 407 | 0 | 300 | 0 | 0 | 0 | 10 |  |  | 5
2020-04-14 | B58024 | 2 | 중탄소 | AE4130M6 |  | Al 탈산 | B | 22 | 66 | 49300 | 101.88 | D | D |  | D | 1 |  | 1 | 1540 | 1555 | 8500 |  |  | 8500 | 90.1 | 12 | 94344 | 1657 |  | Y | 54 | 41 |  |  | B58021 | 05 |  |  |  | 김익규 | 3 |  |  | Y |  | Y |  | 100.3 | 12-1 | 259.86 | 0 | A |  | 1638 | 1 | 0.23 | 1571 | 1.54 | 68 | 21 | 6 | 0:06 | 18 | 13 | 0 | 0 |  | 0 | 0 |  | N2 | 2020-04-14 18:40 | 2020-04-14 19:24 | 44 | 2020-04-14 18:29 | 55 |  |  |  |  | N | 극진공 20분 유지 | [7 empty] | 4.5 | 16.8 | 0 | [20 empty] | 0.72 | Y |  | 0.11 | 0.11 | A | [9 empty] | 1193 | 0 | 33 | 0 | 0 | 201 | 0 | 1054 | 0 | 0 | 0 | 0 | 0 | 0 |  |  | 7
2020-04-14 | A58143 | 1 | 고탄소 | P-AE1055LSV |  | Al 탈산 | B | 18 | 45 | 48500 | 89.58 | D | D | D |  | 1 | 1 |  | 1520 | 1567 | 4400 |  |  | 4400 | 43.34 | 12 | 101532 | 1600 |  | Y | 46 | 27 | [7 empty] | 김덕진 | 2 |  |  | Y |  |  |  | 105.5 | 13-1 | 135.64 | 52.09 | A |  | 1600 | 3 | 0.18 | 1554 | 1.1 | 71 | 27 | 247 | 4:07 | 25 | 30 | 86 | 0 |  | 0 |  |  | N2 | 2020-04-14 19:06 | 2020-04-14 19:46 | 41 | 2020-04-14 19:04 | 43 |  |  |  |  | Y |  |  |  | Y | [5 empty] | 0 | 240.87 | [23 empty] | 12.3 | 0 | A |  |  | 7.389 | 28.492 | 53.161 | 0.127 | 7.194 | 1.865 | 1560.93 | 0 | 0 | 1013 | 14 | 0 | 0 | 0 | 296 | 0 | 491 | 0 | 0 | 0 | 29
2020-04-14 | C55450 | 3 | 중탄소 | SCM440 | 연주종료 | Al 탈산 | T | 37 | 59 | 50500 | 90.73 | D | D | D |  | 1 |  | 1 | 1535 | 1555 | 7000 |  |  | 7000 | 72.81 | 35 | 96145 | 1622 |  | Y | 51 | 36 | [15 empty] | 96.35 | 11-9 | 236.14 | 0 | A |  | 1615 | 2 | 0.48 | 1568 | 1.81 | 72 | 27 | 546 | 9:06 | 10 | 11 | 0 | 0 |  | 0 | 10 |  | N2 | 2020-04-14 19:20 |  | 37 | 2020-04-14 19:06 | 51 |  |  |  |  | Y | [5 empty] | Y |  |  |  | 4.62 | 0 | [23 empty] | 0.63 | 0 | A |  |  | 7.478 | 31.857 | 48.008 | 0.312 | 6.419 | 1.506 | 1455.36 | 1174 | 0 | 672 | 0 | 0 | 0 | 0 | 499 | 0 | 300 | 0 | 0 | 0 | 16 |  |  | 5
2020-04-14 | B58025 | 2 | 중탄소 | AE4130M6 |  | Al 탈산 | B | 31 | 32 | 53050 | 102.63 | D | D |  | D | 1 |  | 2 | 1540 | 1536 | 8200 |  |  | 8200 | 88.39 | 12 | 92772 | 1644 |  | Y | 58 | 41 |  |  | B58022 | 05 |  |  |  | 김익규 | 2 |  |  | Y |  | Y |  | 99.25 | 12-7 | 288.04 | 0 | A |  | 1633 | 1 | 0.18 | 1578 | 1.39 | 75 | 27 | 253 | 4:13 | 18 | 18 | 0 | 0 |  | 0 | 0 |  | N2 | 2020-04-14 20:06 | 2020-04-14 20:41 | 35 | 2020-04-14 19:56 | 45 |  |  |  |  | N | [8 empty] | 4 | 24.53 | 0 | [20 empty] | 0.77 |  |  | 0.09 | 0.09 | A | [9 empty] | 1178 | 0 | 46 | 0 | 0 | 216 | 0 | 726 | 0 | 0 | 0 | 0 | 0 | 21 |  |  | 8
2020-04-14 | A58144 | 1 | 고탄소 | P-AE1055LSV |  | Al 탈산 | B | 38 | 52 | 49000 | 90.4 | D | D | D |  | 1 | 1 |  | 1520 | 1531 | 5100 |  |  | 5100 | 50.23 | 12 | 101532 | 1601 | 358 | Y | 40 | 32 | [7 empty] | 김덕진 | 2 |  | Y |  |  |  |  | 106 | 12-10 | 0.02 | 197.51 | A |  | 1601 | 3 | 0.18 | 1548 | 1.06 | 65 | 22 | 319 | 5:19 | 25 | 30 | 87 | 0 |  | 0 |  |  | N2 | 2020-04-14 20:26 | 2020-04-14 20:55 | 29 | 2020-04-14 20:25 | 30 |  |  |  |  | Y |  |  |  | Y | [5 empty] | 0 | 294.63 | [23 empty] | 13.97 | 0 | A |  |  | 7.531 | 30.102 | 50.496 | 0.245 | 6.705 | 1.677 | 1444.3 | 0 | 0 | 962 | 10 | 0 | 0 | 0 | 296 | 0 | 301 | 52 | 0 | 0 | 33
2020-04-14 | C55451 | 3 | 중탄소 | SCM440 | 연주종료 | Al 탈산 | T | 36 | 75 | 49900 | 90.15 | D | D | D |  | 1 |  | 1 | 1535 | 1532 | 6400 |  |  | 6400 | 50.65 | 46 | 126362 | 1619 | 367 | Y | 47 | 33 | [15 empty] | 101.3 | 12-1 | 170.9 | 0 | A |  | 1610 | 2 | 0.48 | 1568 | 1.5 | 72 | 30 | 391 | 6:31 | 10 | 13 | 0 | 0 |  | 0 | 10 |  | N2 | 2020-04-14 20:34 |  | 24 | 2020-04-14 20:19 | 39 |  |  |  |  | Y | [5 empty] | Y |  |  |  | 4.46 | 0 | [23 empty] | 0.63 | 0 | A | [9 empty] | 1214 | 0 | 644 | 0 | 0 | 0 | 0 | 404 | 0 | 301 | 0 | 0 | 0 | 11 |  |  | 5
2020-04-14 | B58026 | 2 | 중탄소 | AE4130M6 |  | Al 탈산 | B | 21 | 70 | 49900 | 90.35 | D | D |  | D | 1 |  | 1 | 1540 | 1574 | 6400 |  |  | 6400 | 68.99 | 12 | 92772 | 1604 |  | Y | 40 | 34 |  |  | B58023 | 05 |  |  |  | 김익규 | 3 |  |  | Y |  | Y |  | 102.9 | 12-3 | 209.8 | 0 | A |  | 1633 | 1 | 0.21 | 1569 | 1.51 | 66 | 24 | 219 | 3:39 | 18 | 20 | 0 | 0 |  | 0 | 0 |  | N2 | 2020-04-14 21:04 | 2020-04-14 21:44 | 40 | 2020-04-14 20:52 | 52 |  |  |  |  | N | [8 empty] | 5 | 26.75 | 0 | [20 empty] | 0.76 |  |  | 0.07 | 0.07 | A | [9 empty] | 829 | 313 | 35 | 0 | 0 | 210 | 0 | 602 | 0 | 0 | 0 | 0 | 0 | 0 |  |  | 8
2020-04-14 | A58145 | 1 | 고탄소 | P-AE1055LSV | TUNDISH교체전 | Al 탈산 | B | 19 | 16 | 51000 | 88.15 | D | D | D |  | 1 | 1 |  | 1520 | 1558 | 4200 |  |  | 4200 | 47.36 | 12 | 88678 | 1591 |  | Y | 46 | 25 | [7 empty] | 김덕진 | 2 |  | Y |  |  |  |  | 101 | 13-3 | 0.49 | 237.37 | A |  | 1591 | 3 | 0.18 | 1545 | 1.07 | 62 | 23 | 322 | 5:22 | 25 | 30 | 88 | 0 |  | 0 |  |  | N2 | 2020-04-14 21:32 | 2020-04-14 22:03 | 31 | 2020-04-14 21:32 | 31 |  |  |  |  | Y |  |  |  | Y | [5 empty] | 0 | 205.12 | [23 empty] | 15.3 | 0 | A |  |  | 7.098 | 29.229 | 51.999 | 0.114 | 7.325 | 1.779 | 1443.39 | 0 | 0 | 977 | 18 | 0 | 0 | 0 | 299 | 0 | 295 | 52 | 0 | 0 | 32
2020-04-14 | C55452 | 3 | 중탄소 | SCM440HF | 연주종료 | Al 탈산 | T | 11 | 77 | 47950 | 76.82 | D | D | D |  | 1 |  | 1 | 1535 | 1610 | 5100 |  |  | 5100 | 74.26 | 25 | 68675 | 1621 |  | Y | 41 | 31 | [15 empty] | 102.35 | 12-1 | 101.93 | 0 | A |  | 1613 | 2 | 0.47 | 1565 | 1.66 | 72 | 33 | 386 | 6:26 | 13 | 14 | 0 | 0 |  | 0 |  |  | AR | 2020-04-14 21:30 |  | 33 | 2020-04-14 21:22 | 40 | [14 empty] | 5.03 | 0 | [23 empty] | 0.48 | 0 | A | [9 empty] | 1281 | 0 | 1051 | 0 | 0 | 0 | 0 | 400 | 0 | 300 | 0 | 0 | 0 | 21 |  |  | 5
2020-04-14 | B58027 | 2 | 중탄소 | AE4130M6 |  | Al 탈산 | B | 5 | 76 | 46500 | 110.67 | D | D |  | A | 1 |  | 1 | 1540 | 1514 | 9200 |  |  | 9200 | 99.17 | 12 | 92772 | 1625 |  | Y | 57 | 47 |  |  | B58024 | 05 |  |  |  | 김익규 | 3 |  |  | Y |  | Y |  | 112.3 | 13-1 | 394.16 | 0 | A |  | 1628 | 1 | 0.13 | 1562 | 1.44 | 59 | 27 | 496 | 8:16 | 18 | 18 | 0 | 0 |  | 0 | 0 |  | N2 | 2020-04-14 22:39 | 2020-04-14 22:48 | 9 | 2020-04-14 22:25 | 22 |  |  |  |  | N | 호이스트 고장 | [7 empty] | 4.6 | 15.02 | 0 | [20 empty] | 0.88 |  |  | 0.19 | 0.19 | A | [9 empty] | 1235 | 0 | 572 | 0 | 0 | 197 | 0 | 898 | 0 | 204 | 0 | 0 | 0 | 25
2020-04-14 | C55453 | 3 | 중탄소 | SCM440HF | 연주종료 | Al 탈산 | T | 30 | 52 | 50950 | 93.27 | D | D | A |  | 1 |  | 1 | 1535 | 1575 | 6800 |  |  | 6800 | 70.73 | 35 | 96145 | 1637 |  | Y | 41 | 37 | [15 empty] | 109.65 | 13-3 | 119.83 | 0 | A |  | 1608 | 2 | 0.48 | 1563 | 1.15 | 70 | 31 | 379 | 6:19 | 13 | 13 | 0 | 0 |  | 0 | 13 |  | AR | 2020-04-14 22:43 |  | 27 | 2020-04-14 22:30 | 40 |  |  |  |  | Y | [5 empty] | Y |  |  | 4.5 | 8.58 | 0 | [23 empty] | 0 | 0 | A | [9 empty] | 1305 | 0 | 947 | 0 | 0 | 0 | 0 | 399 | 0 | 299 | 0 | 0 | 0 | 56 |  |  | 5
2020-04-14 | A58146 | 1 | 고탄소 | AE1055LS | TUNDISH교체 | Al 탈산 | B | 6 | 56 | 48700 | 77.12 | D | A | A |  | 1 | 1 |  | 1520 | 1593 | 4600 |  |  | 4600 | 45.31 | 12 | 101532 | 1620 |  | Y | 42 | 30 | [7 empty] | 김덕진 | 2 |  | Y |  |  |  |  | 108.3 | 13-1 | 214.58 | 72.35 | A |  | 1618 | 3 | 0.18 | 1580 | 1.06 | 96 | 38 | 292 | 4:52 | 25 | 25 | 89 | 0 |  | 0 |  |  | N2 | 2020-04-14 22:39 | 2020-04-14 23:30 | 51 | 2020-04-14 22:39 | 51 | [8 empty] | Y | [5 empty] | 0 | 194.34 | [19 empty] | 2.04 |  |  |  | 25.53 | 0 | A | [9 empty] | 0 | 0 | 862 | 39 | 0 | 0 | 0 | 448 | 0 | 297 | 51 | 0 | 0 | 25 |  |  |  |  | 1
2020-04-14 | B58028 | 2 | 중탄소 | AE4130M6 | TUNDISH교체전 | Al 탈산 | B | 22 | 67 | 49300 | 90.98 | D | A |  | A | 1 |  | 1 | 1540 | 1547 | 7500 |  |  | 7500 | 82.88 | 12 | 90496 | 1625 |  | Y | 47 | 37 |  |  | B58025 | 05 |  |  |  | 김익규 | 2 |  |  | Y |  | Y |  | 102 | 12-3 | 248.44 | 0 | A |  | 1626 | 1 | 0.12 | 1569 | 1.49 | 66 | 29 | 282 | 4:42 | 18 | 18 | 0 | 0 | 27 | 0 | 0 |  | N2 | 2020-04-14 23:30 | 2020-04-14 23:53 | 22 | 2020-04-14 23:21 | 32 |  |  |  |  | N | 호이스트 고장 | [7 empty] | 4.5 | 10.71 | 0 | [20 empty] | 0.86 |  |  | 0.12 | 0.12 | A | [9 empty] | 1233 | 0 | 364 | 0 | 0 | 250 | 0 | 500 | 0 | 202 | 0 | 0 | 0 | 22
2020-04-14 | C55454 | 3 | 중탄소 | SCM440HF | 연주종료 | Al 탈산 | T | 37 | 60 | 50650 | 92.32 | A | A | A |  | 1 |  | 1 | 1535 | 1540 | 6900 |  |  | 6900 | 71.77 | 35 | 96145 | 1631 |  | Y | 42 | 37 |  |  | C55451 | 05 |  |  |  | 정종훈 | 2 |  | Y |  |  | Y |  | 100.8 | 12-3 | 291.88 | 0 | A |  | 1615 | 2 | 0.48 | 1563 | 1.44 | 70 | 31 | 415 | 6:55 | 13 | 13 | 0 | 0 |  | 0 | 15 |  | AR | 2020-04-14 23:53 |  | 25 | 2020-04-14 23:38 | 40 |  |  |  |  | Y | [5 empty] | Y |  |  | 4.7 | 8.11 | 0 | [23 empty] | 0 | 0 | A | [9 empty] | 1348 | 0 | 395 | 0 | 0 | 0 | 0 | 593 | 0 | 300 | 103 | 0 | 0 | 22 |  |  | 4
2020-04-14 | A58147 | 1 | 고탄소 | AE1055LS |  | Al 탈산 | B | 18 | 46 | 50200 | 81.45 | A | A | A |  | 1 | 1 |  | 1520 | 1537 | 5700 |  |  | 5700 | 67.37 | 10 | 84610 | 1586 |  | Y | 41 | 35 |  |  | A58144 |  |  |  |  | 정용태 | 2 |  | Y |  |  |  |  | 104.75 | 12-10 | 0 | 195.14 | A |  | 1586 | 3 | 0.18 | 1558 | 0.68 | 74 | 28 | 319 | 5:19 | 25 | 25 | 90 | 0 |  | 0 |  |  | N2 | 2020-04-14 23:42 | 2020-04-15 00:34 | 52 | 2020-04-14 23:42 | 52 |  |  |  |  | Y |  |  |  | Y | [5 empty] | 0 | 246.22 | [23 empty] | 30.33 | 0 | A | [9 empty] | 28 | 0 | 838 | 22 | 0 | 0 | 0 | 643 | 0 | 392 | 0 | 0 | 0 | 34
2020-04-14 | B58029 | 2 | 저탄소 | SCM822HT | TUNDISH교체 | Al 탈산 | B | 31 | 33 | 52900 | 108.07 | A | A |  | A | 1 |  | 1 | 1555 | 1565 | 9700 |  |  | 9700 | 95.54 | 12 | 101532 | 1677 |  | Y | 56 | 45 |  |  | B58026 | 05 |  |  |  | 임현진 | 2 |  |  |  |  | Y |  | 111 | 13-9 | 0 | 324.5 | A |  | 1659 | 1 | 0.13 | 1604 | 1.38 | 96 | 40 | 377 | 6:17 | 13 | 20 | 0 | 0 | 50 | 0 | 0 |  | N2 | 2020-04-15 00:51 | 2020-04-15 01:19 | 28 | 2020-04-15 00:39 | 40 |  |  |  |  | N | 호이스트 고장 | [7 empty] | 4 | 0 | 12.67 | [19 empty] | 2.73 | 1.57 |  |  | 0.12 | 0.12 | A | [9 empty] | 1197 | 232 | 73 | 0 | 0 | 268 | 0 | 500 | 0 | 205 | 0 | 0 | 0 | 28 |  |  | 8 |  | 1
2020-04-14 | A58148 | 1 | 고탄소 | AE1055LS |  | Al 탈산 | B | 38 | 53 | 52500 | 100.87 | A | A | A |  | 1 | 1 |  | 1520 | 1540 | 5600 |  |  | 5600 | 55.16 | 12 | 101532 | 1595 |  | Y | 44 | 38 |  |  | A58145 |  |  |  |  | 정용태 | 2 |  | Y |  |  |  |  | 108.5 | 13-2 | 0 | 285.71 | A |  | 1595 | 3 | 0.18 | 1545 | 0.88 | 61 | 25 | 320 | 5:20 | 25 | 26 | 91 | 0 |  | 0 |  |  | N2 | 2020-04-15 01:02 | 2020-04-15 01:38 | 36 | 2020-04-15 01:02 | 36 |  |  |  |  | Y |  |  |  | Y | [5 empty] | 0 | 15.47 | [23 empty] | 33.39 | 0 | A | [9 empty] | 19 | 0 | 754 | 19 | 0 | 0 | 0 | 743 | 0 | 300 | 0 | 0 | 0 | 39
2020-04-14 | C55455 | 3 | 중탄소 | SCM440HF | 연주종료 | Al 탈산 | T | 36 | 76 | 50150 | 98.32 | A | A | A |  | 1 |  | 1 | 1535 | 1518 | 8000 |  |  | 8000 | 85.65 | 34 | 93398 | 1622 |  | Y | 46 | 40 |  |  | C55452 | 05 |  |  |  | 도주용 | 2 |  | N | Y |  | Y | 4 | 97 | 11-6 | 275.94 | 0 | A |  | 1613 | 2 | 0.48 | 1561 | 1.27 | 68 | 29 | 385 | 6:25 | 13 | 13 | 0 | 0 |  | 0 | 11 |  | AR | 2020-04-15 01:02 |  | 23 | 2020-04-15 00:50 | 35 |  |  |  |  | Y | [5 empty] | Y |  |  | 5 | 7.61 | 0 | [23 empty] | 0 | 0 | A |  |  | 6.443 | 32.729 | 47.773 | 0.253 | 7.414 | 1.459 | 1420.13 | 1424 | 0 | 527 | 0 | 0 | 0 | 0 | 606 | 0 | 300 | 0 | 0 | 0 | 26 |  |  | 2
2020-04-14 | B58030 | 2 | 저탄소 | SCM822HT |  | Al 탈산 | B | 21 | 71 | 48900 | 95.98 | A | A |  | A | 1 |  | 1 | 1555 | 1554 | 8000 |  |  | 8000 | 78.79 | 12 | 101532 | 1644 |  | Y | 51 | 45 |  |  | B58027 | 05 |  |  |  | 임현진 | 2 |  |  |  |  | Y |  | 102.6 | 12-3 | 0 | 295 | A |  | 1629 | 1 | 0.13 | 1574 | 1.32 | 66 | 27 | 323 | 5:23 | 15 | 14 | 0 | 0 |  | 0 | 0 |  | N2 | 2020-04-15 01:49 | 2020-04-15 02:26 | 37 | 2020-04-15 01:40 | 46 |  |  |  |  | N | 호이스트 고장 | [7 empty] | 4 | 0 | 15.77 | [23 empty] | 0.17 | 0.17 | A | [9 empty] | 1130 | 225 | 71 | 0 | 0 | 232 | 0 | 701 | 0 | 204 | 0 | 0 | 0 | 21
2020-04-14 | A58149 | 1 | 고탄소 | AE1055LS |  | Al 탈산 | B | 19 | 17 | 51600 | 99.67 | A | A | A |  | 1 | 1 |  | 1520 | 1554 | 5500 |  |  | 5500 | 54.17 | 12 | 101532 | 1612 |  | Y | 48 | 30 | [7 empty] | 정용태 | 3 |  |  | Y |  |  |  | 106.4 | 13-8 | 0 | 209.77 | A |  | 1612 | 3 | 0.18 | 1553 | 1.13 | 69 | 26 | 296 | 4:56 | 25 | 25 | 92 | 0 |  | 0 |  |  | N2 | 2020-04-15 02:06 | 2020-04-15 02:45 | 38 | 2020-04-15 02:06 | 39 |  |  |  |  | Y |  |  |  | Y | [5 empty] | 0 | 312.39 | [23 empty] | 77.87 | 0 | A | [9 empty] | 0 | 0 | 858 | 21 | 0 | 0 | 0 | 697 | 0 | 547 | 128 | 0 | 0 | 56
2020-04-14 | C55456 | 3 | 중탄소 | SCM440HF | 연주종료 | Al 탈산 | T | 11 | 78 | 48250 | 96.87 | A | A | A |  | 1 |  | 1 | 1535 | 1550 | 7000 |  |  | 7000 | 72.81 | 35 | 96145 | 1619 |  | Y | 46 | 37 |  |  | C55453 | 05 |  |  |  | 정종훈 | 2 |  |  | Y |  | Y |  | 103.5 | 12-2 | 274.75 | 0 | A |  | 1614 | 2 | 0.48 | 1564 | 1.32 | 71 | 34 | 382 | 6:22 | 13 | 13 | 0 | 0 |  | 0 | 13 |  | AR | 2020-04-15 02:06 |  | 24 | 2020-04-15 01:54 | 36 |  |  |  |  | Y | [5 empty] | Y |  |  | 4.3 | 8.44 | 0 | [23 empty] | 0 | 0 | A |  |  | 6.461 | 32.844 | 48.014 | 0.311 | 7.431 | 1.461 | 1420.13 | 1391 | 0 | 398 | 0 | 0 | 0 | 0 | 699 | 0 | 302 | 200 | 0 | 0 | 10 |  |  | 2
2020-04-14 | B58031 | 2 | 저탄소 | SCM822HT |  | Al 탈산 | B | 5 | 77 | 46800 | 90.02 | A | A |  | A | 1 |  | 1 | 1555 | 1557 | 7600 |  |  | 7600 | 74.85 | 12 | 101532 | 1634 |  | Y | 49 | 36 |  |  | B58028 | 05 |  |  |  | 임현진 | 2 |  |  |  |  | Y |  | 110.5 | 12-9 | 0 | 218.1 | A |  | 1628 | 1 | 0.67 | 1578 | 1.53 | 70 | 27 | 371 | 6:11 | 15 | 13 | 0 | 0 |  | 0 | 0 |  | N2 | 2020-04-15 02:50 | 2020-04-15 03:30 | 39 | 2020-04-15 02:41 | 49 |  |  |  |  | N | 호이스트 고장 | [7 empty] | 4.5 | 0 | 10.16 | [23 empty] | 0.15 | 0.15 | A | [9 empty] | 1365 | 0 | 58 | 0 | 0 | 230 | 0 | 702 | 0 | 413 | 102 | 0 | 0 | 16
2020-04-14 | A58150 | 1 | 고탄소 | AE1055LS |  | Al 탈산 | B | 6 | 57 | 48300 | 107.83 | A | A | A |  | 1 | 1 |  | 1520 | 1552 | 5500 |  |  | 5500 | 54.17 | 12 | 101532 | 1613 |  | Y | 42 | 32 |  |  | A58147 |  |  |  |  | 정용태 | 3 |  |  | Y |  |  |  | 109.7 | 13-2 | 0 | 274.26 | A |  | 1613 | 3 | 0.18 | 1557 | 0.84 | 73 | 37 | 327 | 5:27 | 25 | 25 | 93 | 0 |  | 0 |  |  | N2 | 2020-04-15 03:15 | 2020-04-15 03:50 | 35 | 2020-04-15 03:15 | 35 |  |  |  |  | Y |  |  |  | Y | [5 empty] | 0 | 20.26 | [23 empty] | 114.3 | 0 | A | [9 empty] | 0 | 0 | 828 | 9 | 0 | 0 | 0 | 743 | 0 | 643 | 146 | 0 | 0 | 28
2020-04-14 | C55457 | 3 | 중탄소 | SCM440HF | 연주종료 | Al 탈산 | T | 30 | 53 | 50750 | 102.03 | A | A | A |  | 1 |  | 1 | 1535 | 1527 | 7700 |  |  | 7700 | 75.76 | 37 | 101639 | 1635 |  | Y | 50 | 40 |  |  | C55454 | 05 |  |  |  | 도주용 | 2 |  | N | Y |  | Y | 4 | 102.2 | 12-6 | 202.14 | 0 | A |  | 1616 | 2 | 0.48 | 1561 | 1.38 | 68 | 32 | 390 | 6:30 | 13 | 13 | 0 | 0 |  | 0 | 13 |  | AR | 2020-04-15 03:16 |  | 23 | 2020-04-15 03:04 | 35 |  |  |  |  | Y | [5 empty] | Y |  |  | 4.5 | 11.2 | 0 | [23 empty] | 0.44 | 0 | A | [9 empty] | 1398 | 0 | 397 | 0 | 0 | 0 | 0 | 603 | 0 | 299 | 199 | 0 | 0 | 22 |  |  | 2
2020-04-14 | B58032 | 2 | 저탄소 | SCM822HT |  | Al 탈산 | B | 22 | 68 | 48900 | 81.1 | A | A |  | A | 1 |  | 1 | 1555 | 1595 | 5900 |  |  | 5900 | 58.11 | 12 | 101532 | 1657 |  | Y | 41 | 31 | [7 empty] | 임현진 | 2 |  |  |  |  | Y |  | 97 | 11-8 | 0 | 275.89 | A |  | 1636 | 1 | 0.17 | 1575 | 1.7 | 67 | 27 | 293 | 4:53 | 15 | 13 | 0 | 0 |  | 0 | 0 |  | N2 | 2020-04-15 03:44 | 2020-04-15 04:32 | 48 | 2020-04-15 03:33 | 58 |  |  |  |  | N | 호이스트 고장 | [7 empty] | 5 | 0 | 14.71 | [23 empty] | 0.21 | 0.21 | A | [9 empty] | 1262 | 0 | 47 | 0 | 0 | 200 | 0 | 602 | 0 | 206 | 0 | 0 | 0 | 16
2020-04-14 | A58151 | 1 | 고탄소 | AE1055LS |  | Al 탈산 | B | 18 | 47 | 50700 | 116.85 | A | A | A |  | 1 | 1 |  | 1520 | 1549 | 6000 |  |  | 6000 | 59.09 | 12 | 101532 | 1619 |  | Y | 49 | 32 |  |  | A58148 |  |  |  |  | 정용태 | 2 |  |  | Y |  |  |  | 101.3 | 12-6 | 0 | 268.92 | A |  | 1619 | 3 | 0.18 | 1554 | 0.96 | 70 | 30 | 355 | 5:55 | 25 | 25 | 94 | 0 |  | 0 |  |  | N2 | 2020-04-15 04:24 | 2020-04-15 04:57 | 33 | 2020-04-15 04:24 | 33 |  |  |  |  | Y |  |  |  | Y | [5 empty] | 0 | 20.6 | [23 empty] | 146.64 | 0 | A | [9 empty] | 0 | 0 | 800 | 30 | 0 | 0 | 0 | 675 | 0 | 598 | 127 | 0 | 0 | 35
2020-04-14 | C55458 | 3 | 중탄소 | SCM440HF | 연주종료 | Al 탈산 | T | 37 | 61 | 50600 | 98.1 | A | A | A |  | 1 |  | 1 | 1535 | 1551 | 7200 |  |  | 7200 | 51.39 | 51 | 140097 | 1622 |  | Y | 50 | 39 |  |  | C55455 | 05 |  |  |  | 정종훈 | 2 |  | N | Y |  | Y | 4 | 104.85 | 12-7 | 334.93 | 0.04 | A |  | 1614 | 2 | 0.49 | 1566 | 1.41 | 73 | 31 | 399 | 6:39 | 13 | 13 | 0 | 0 |  | 0 | 15 |  | AR | 2020-04-15 04:22 |  | 26 | 2020-04-15 04:07 | 41 |  |  |  |  | Y | [5 empty] | Y |  |  | 4 | 12.01 | 0 | [23 empty] | 0 | 0 | A | [9 empty] | 1359 | 0 | 385 | 0 | 0 | 0 | 0 | 696 | 0 | 301 | 198 | 0 | 0 | 11 |  |  | 2
2020-04-14 | B58033 | 2 | 저탄소 | SCM822HT |  | Al 탈산 | B | 31 | 34 | 52800 | 91.03 | A | A |  | A | 1 |  | 1 | 1555 | 1525 | 7800 |  |  | 7800 | 76.82 | 12 | 101532 | 1645 |  | Y | 51 | 37 | [7 empty] | 임현진 | 2 |  |  |  |  | Y |  | 100 | 12-7 | 0 | 348.59 | A |  | 1636 | 1 | 0.17 | 1576 | 1.74 | 68 | 30 | 325 | 5:25 | 15 | 14 | 0 | 0 |  | 0 | 0 |  | N2 | 2020-04-15 04:53 | 2020-04-15 05:28 | 35 | 2020-04-15 04:43 | 45 |  |  |  |  | N | 호이스트 고장 | [7 empty] | 4.6 | 0 | 17.98 | [23 empty] | 0.17 | 0.17 | A | [9 empty] | 614 | 598 | 76 | 0 | 0 | 264 | 0 | 897 | 0 | 203 | 0 | 0 | 0 | 19
2020-04-14 | A58152 | 1 | 고탄소 | AE1055LS |  | Al 탈산 | B | 38 | 54 | 49800 | 120.78 | A | A | A |  | 1 | 1 |  | 1520 | 1556 | 6300 |  |  | 6300 | 62.05 | 12 | 101532 | 1607 | 362 | Y | 61 | 39 |  |  | A58149 |  |  |  |  | 정용태 | 3 |  |  | Y |  |  |  | 105.2 | 12-8 | 0 | 383.17 | A |  | 1597 | 3 | 0.18 | 1559 | 0.63 | 75 | 34 | 358 | 5:58 | 25 | 26 | 95 | 0 |  | 0 |  |  | N2 | 2020-04-15 05:25 | 2020-04-15 05:59 | 35 | 2020-04-15 05:24 | 35 |  |  |  |  | Y |  |  |  | Y | [5 empty] | 0 | 462.04 | [23 empty] | 196.02 | 0 | A | [9 empty] | 26 | 0 | 834 | 18 | 0 | 0 | 0 | 298 | 0 | 300 | 0 | 0 | 0 | 30
2020-04-14 | C55459 | 3 | 중탄소 | 42CRMO4HK | 연주종료 | Al 탈산 | T | 36 | 77 | 49500 | 114.43 | A | A | A |  | 1 |  | 1 | 1535 | 1571 | 6500 |  |  | 6500 | 98.59 | 24 | 65928 | 1582 |  | Y | 42 | 34 |  |  | C55456 | 05 |  |  |  | 도주용 | 2 |  |  | Y |  | Y | 4 | 105 | 12-4 | 8.34 | 105.35 | A |  | 1610 | 2 | 0.49 | 1560 | 1.16 | 69 | 32 | 447 | 7:27 | 13 | 13 | 0 | 0 |  | 0 | 20 |  | N2 | 2020-04-15 05:43 |  | 19 | 2020-04-15 05:13 | 49 |  |  |  |  | Y | [5 empty] | N |  |  | 4 | 11.62 | 0 | [23 empty] | 0 | 0 | A | [9 empty] | 1529 | 0 | 523 | 10 | 0 | 0 | 0 | 791 | 0 | 300 | 102 | 0 | 0 | 30 |  |  | 2
2020-04-14 | B58034 | 2 | 저탄소 | SCM822HT |  | Al 탈산 | B | 21 | 72 | 48850 | 82.33 | A | A |  | A | 1 |  | 1 | 1555 | 1585 | 6200 |  |  | 6200 | 61.06 | 12 | 101532 | 1647 |  | Y | 40 | 33 | [7 empty] | 임현진 | 2 |  |  |  |  | Y |  | 93.95 | 11-4 | 0 | 269.27 | A |  | 1631 | 1 | 0.18 | 1571 | 1.7 | 63 | 28 | 283 | 4:43 | 13 | 14 | 0 | 0 |  | 0 | 0 |  | N2 | 2020-04-15 05:48 | 2020-04-15 06:26 | 38 | 2020-04-15 05:36 | 50 |  |  |  |  | N | 호이스트 고장 | [7 empty] | 5 | 0 | 19.23 | [23 empty] | 0.06 | 0.06 | A | [9 empty] | 1420 | 0 | 322 | 0 | 0 | 306 | 0 | 811 | 0 | 311 | 0 | 0 | 0 | 25 |  |  | 5
2020-04-14 | A58153 | 1 | 고탄소 | AE1055LS |  | Al 탈산 | B | 19 | 18 | 51900 | 92.38 | A | A | B |  | 1 | 1 |  | 1520 | 1562 | 5400 |  |  | 5400 | 53.19 | 12 | 101532 | 1592 |  | Y | 44 | 33 |  |  | A58150 |  |  |  |  | 정용태 | 3 |  |  | Y |  |  |  | 103.1 | 13-4 | 0 | 307.34 | A |  | 1604 | 3 | 0.18 | 1560 | 0.94 | 76 | 33 | 297 | 4:57 | 25 | 25 | 96 | 0 |  | 0 |  |  | N2 | 2020-04-15 06:20 | 2020-04-15 07:04 | 44 | 2020-04-15 06:19 | 45 |  |  |  |  | Y |  |  |  | Y | [5 empty] | 0 | 321.63 | [23 empty] | 224.45 | 1.43 | A | [9 empty] | 0 | 0 | 769 | 25 | 0 | 0 | 0 | 741 | 0 | 642 | 98 | 0 | 0 | 31
2020-04-14 | C55460 | 3 | 중탄소 | 42CRMO4HK | TUNDISH교체전 | Al 탈산 | T | 11 | 79 | 47800 | 103.4 | A | A | B |  | 1 |  | 1 | 1535 | 1587 | 6300 |  |  | 6300 | 61.98 | 37 | 101639 | 1626 |  | Y | 48 | 15 |  |  | C55457 | 05 |  |  |  | 정종훈 | 2 |  |  | Y |  | Y |  | 101.6 | 11-10 | 40.92 | 191.7 | A |  | 1615 | 2 | 0.49 | 1561 | 1.46 | 70 | 32 | 565 | 9:25 | 13 | 13 | 0 | 0 |  | 0 | 10 |  | N2 | 2020-04-15 06:40 |  | 33 | 2020-04-15 06:21 | 52 |  |  |  |  | Y | [5 empty] | N |  |  |  | 2.89 | 7.34 | [23 empty] | 0.03 | 0 | A | [9 empty] | 1540 | 0 | 566 | 0 | 0 | 0 | 0 | 807 | 0 | 299 | 203 | 0 | 0 | 28 |  |  | 5
2020-04-14 | B58035 | 2 | 저탄소 | SCM822HT |  | Al 탈산 | B | 5 | 78 | 46700 | 81.73 | A | B |  | B | 1 |  | 1 | 1555 | 1605 | 5300 |  |  | 5300 | 52.2 | 12 | 101532 | 1637 |  | Y | 41 | 33 | [7 empty] | 임현진 | 2 |  |  |  |  | Y |  | 104.2 | 12-3 | 0 | 243.27 | A |  | 1615 | 1 | 0.14 | 1567 | 1.26 | 59 | 28 | 234 | 3:54 | 13 | 13 | 0 | 0 |  | 0 | 0 |  | N2 | 2020-04-15 06:51 | 2020-04-15 07:21 | 30 | 2020-04-15 06:40 | 41 |  |  |  |  | N | 호이스트 고장 | [7 empty] | 5.1 | 0 | 20.02 | [23 empty] | 0.1 | 0.1 | A | [9 empty] | 1463 | 10 | 61 | 10 | 0 | 231 | 0 | 829 | 0 | 317 | 0 | 0 | 0 | 25 |  |  | 4
2020-04-14 | C55461 | 3 | 저탄소 | SNCM26V |  | Al 탈산 | I | 30 | 54 | 51100 | 109.82 | A | B | B |  | 1 |  | 1 | 1560 | 1585 | 9700 |  |  | 9700 | 97.39 | 12 | 99600 | 1672 |  | INGOT | 52 | 47 |  |  | C55458 | 05 |  |  |  | 박재승 |  |  |  | Y |  | Y |  | 103.2 | 12-6 | 384.43 | 6.18 | A |  | 1659 | 2 | 0.48 | 1586 | 1.59 | 86 |  | 478 | 7:58 | 20 | 22 | 0 | 0 |  | 0 | 15 |  | N2 | 2020-04-15 07:49 |  | 21 | 2020-04-15 07:37 | [5 empty] | Y | [5 empty] | N |  |  |  | 15.37 | 0.4 | [18 empty] | 1.3 |  |  |  |  | 0.03 | 0 | A | [9 empty] | 829 | 1316 | 0 | 331 | 0 | 0 | 0 | 887 | 0 | 300 | 101 | 0 | 0 | 0
2020-04-15 | A58154 | 1 | 고탄소 | AE1055LS |  | Al 탈산 | B | 6 | 58 | 49200 | 88.85 | B | B | B |  | 1 | 1 |  | 1520 | 1541 | 5700 |  |  | 5700 | 56.14 | 12 | 101532 | 1607 |  | Y | 48 | 35 | [7 empty] | 정용태 | 2 |  |  | Y |  |  |  | 102.3 | 12-5 | 0 | 278.46 | A |  | 1599 | 3 | 0.18 | 1557 | 1.05 | 73 | 36 | 320 | 5:20 | 25 | 25 | 97 | 0 |  | 0 |  |  | N2 | 2020-04-15 07:40 | 2020-04-15 08:07 | 27 | 2020-04-15 07:39 | 28 |  |  |  |  | Y |  |  |  | Y | [5 empty] | 0 | 269.52 | [23 empty] | 244.47 | 1.43 | A | [9 empty] | 22 | 0 | 789 | 24 | 0 | 0 | 0 | 599 | 0 | 551 | 0 | 0 | 0 | 23
2020-04-15 | B58036 | 2 | 저탄소 | SCM822HT | TUNDISH교체전 | Al 탈산 | B | 22 | 69 | 48200 | 77.05 | B | B |  | B | 1 |  | 1 | 1555 | 1586 | 5900 |  |  | 5900 | 65.2 | 12 | 90493 | 1637 |  | Y | 40 | 32 | [7 empty] | 임승우 | 2 |  |  |  |  | Y |  | 103.5 | 12-4 | 0 | 222.03 | A |  | 1618 | 1 | 0.14 | 1569 | 1.63 | 61 | 23 | 231 | 3:51 | 13 | 13 | 0 | 0 |  | 0 | 0 |  | N2 | 2020-04-15 07:48 | 2020-04-15 08:19 | 31 | 2020-04-15 07:38 | 41 |  |  |  |  | N | 호이스트 고장 | [7 empty] | 5 | 0 | 13.68 | [23 empty] | 0.07 | 0.07 | A | [9 empty] | 1471 | 0 | 60 | 10 | 0 | 234 | 0 | 697 | 0 | 0 | 0 | 0 | 0 | 26 |  |  | 4
2020-04-15 | A58155 | 1 | 고탄소 | AE1055LS |  | Al 탈산 | B | 32 | 1 | 52300 | 88.18 | B | B | B |  | 1 | 1 |  | 1520 | 1554 | 4500 |  |  | 4500 | 44.32 | 12 | 101532 | 1607 |  | Y | 43 | 28 | [7 empty] | 이호남 | 2 |  | Y |  |  |  |  | 101.95 | 13-7 | 3.91 | 80.43 | A |  | 1607 | 3 | 0.18 | 1555 | 1.18 | 71 | 30 | 326 | 5:26 | 25 | 25 | 98 | 0 |  | 0 |  |  | N2 | 2020-04-15 08:42 | 2020-04-15 09:08 | 26 | 2020-04-15 08:40 | 27 |  |  |  |  | Y |  |  |  | Y | [5 empty] | 0 | 296.34 | [23 empty] | 263.18 | 1.43 | A | [9 empty] | 25 | 0 | 848 | 39 | 0 | 0 | 0 | 603 | 0 | 519 | 0 | 0 | 0 | 64
2020-04-15 | C55462 | 3 | 중탄소 | 38MNVS6M | 연주시작 | Si 탈산 | T | 18 | 48 | 50000 | 96.78 | B | B | B |  | 1 |  | 1 | 1535 | 1560 | 7600 |  |  | 7600 | 79.42 | 36 | 95688 | 1650 |  | Y | 53 | 40 | [7 empty] | 박재승 | 3 | [6 empty] | 99.25 | 12-4 | 163.7 | 0 | A |  | 1643 | 2 | 0.52 | 1585 | 2.42 | 90 | 31 | 502 | 8:22 | 10 | 10 | 0 | 0 |  | 0 | 15 |  | N2 | 2020-04-15 08:52 |  | 24 | 2020-04-15 08:32 | 44 |  |  |  |  | Y | [5 empty] | N |  |  |  | 10.89 | 0 | [23 empty] | 0.03 | 0 | A | [9 empty] | 28 | 0 | 30 | 0 | 0 | 0 | 0 | 797 | 0 | 0 | 0 | 0 | 0 | 13 |  |  | 7 |  | 1
2020-04-15 | B58037 | 2 | 고탄소 | AE1050M2 | TUNDISH교체 | Al 탈산 | B | 31 | 35 | 52300 | 96.23 | B | B |  | B | 1 |  | 1 | 1530 | 1554 | 8000 |  |  | 8000 | 90.2 | 12 | 88692 | 1644 |  | Y | 49 | 42 | [7 empty] | 임승우 | 2 | [6 empty] | 96.6 | 12-4 | 313.18 | 0 | A |  | 1639 | 1 | 0.12 | 1570 | 1.59 | 85 | 39 | 303 | 5:03 | 13 | 20 | 0 | 0 |  | 0 | 0 |  | AR | 2020-04-15 09:19 | 2020-04-15 09:50 | 30 | 2020-04-15 09:11 | 39 |  |  |  |  | N | 호이스트 고장 | [7 empty] | 5 | 17.29 | 0 | 칸수 부족 수소 측정불가 | [18 empty] | 1.61 |  |  |  | 0.12 | 0.12 | A | [9 empty] | 69 | 0 | 50 | 0 | 0 | 168 | 0 | 1395 | 0 | 606 | 0 | 0 | 0 | 0 |  |  | 7 |  | 1
2020-04-15 | C55463 | 3 | 중탄소 | 38MNVS6M | 연주종료 | Si 탈산 | T | 36 | 78 | 49800 | 95.75 | B | B | B |  | 1 |  | 1 | 1535 | 1556 | 6000 |  |  | 6000 | 68.4 | 33 | 87714 | 1637 |  | Y | 42 | 34 | [7 empty] | 박재승 | 3 |  |  |  |  | Y |  | 98.5 | 11-7 | 228.01 | 0 | A |  | 1620 | 2 | 0.53 | 1558 | 1.72 | 63 | 27 | 368 | 6:08 | 10 | 14 | 0 | 0 |  | 0 | 10 |  | N2 | 2020-04-15 09:50 |  | 32 | 2020-04-15 09:32 | 51 |  |  |  |  | Y | [5 empty] | N |  |  |  | 12.73 | 0 | [23 empty] | 0.03 | 0 | A | [9 empty] | 133 | 0 | 29 | 0 | 0 | 0 | 0 | 596 | 0 | 0 | 0 | 0 | 0 | 19 |  |  | 2
2020-04-15 | A58156 | 1 | 고탄소 | AE1055LS |  | Al 탈산 | B | 38 | 55 | 49800 | 73.13 | B | B | B |  | 1 | 1 |  | 1520 | 1543 | 4700 |  |  | 4700 | 46.29 | 12 | 101532 | 1599 |  | Y | 41 | 30 | [7 empty] | 이호남 | 2 |  | Y |  |  |  |  | 103.7 | 12-7 | 0 | 291.61 | A |  | 1599 | 3 | 0.18 | 1551 | 1.5 | 67 | 26 | 317 | 5:17 | 25 | 25 | 99 | 0 |  | 0 |  |  | N2 | 2020-04-15 09:39 | 2020-04-15 10:08 | 29 | 2020-04-15 09:38 | 30 |  |  |  |  | Y |  |  |  | Y | [5 empty] | 0 | 247.66 | [23 empty] | 273.38 | 1.43 | A | [9 empty] | 21 | 0 | 865 | 12 | 0 | 0 | 0 | 528 | 0 | 479 | 0 | 0 | 0 | 19
2020-04-15 | B58038 | 2 | 고탄소 | AE1050M2 |  | Al 탈산 | B | 21 | 73 | 48150 | 83.2 | B | B |  | B | 1 |  | 1 | 1530 | 1557 | 5600 |  |  | 5600 | 63.14 | 12 | 88692 | 1617 |  | Y | 43 | 34 | [7 empty] | 임승우 | 2 |  |  |  |  | Y |  | 102.35 | 12-2 | 217.45 | 0 | A |  | 1602 | 1 | 0.14 | 1558 | 1.21 | 73 | 37 | 221 | 3:41 | 13 | 14 | 0 | 0 |  | 0 | 0 |  | AR | 2020-04-15 10:09 | 2020-04-15 10:43 | 34 | 2020-04-15 10:02 | 42 |  |  |  |  | N | 호이스트 고장 | [7 empty] | 5 | 13.3 | 0 | [23 empty] | 0.06 | 0.06 | A | [9 empty] | 71 | 0 | 50 | 0 | 0 | 216 | 0 | 750 | 0 | 0 | 0 | 0 | 0 | 8 |  |  | 2
2020-04-15 | C55464 | 3 | 중탄소 | 38MNVS6M | 연주종료 | Si 탈산 | T | 11 | 80 | 47850 | 107.32 | B | B | B |  | 1 |  | 1 | 1535 | 1538 | 7000 |  |  | 7000 | 73.15 | 36 | 95688 | 1628 |  | Y | 49 | 38 | [7 empty] | 박재승 | 3 |  |  |  |  | Y |  | 98.25 | 11-7 | 173.94 | 0 | A |  | 1632 | 2 | 0.51 | 1566 | 1.69 | 71 | 32 | 415 | 6:55 | 10 | 16 | 0 | 0 |  | 0 | 10 |  | N2 | 2020-04-15 11:04 |  | 55 | 2020-04-15 10:45 | 74 |  |  |  |  | Y | [5 empty] | N |  |  |  | 14.09 | 0 | [23 empty] | 0.03 | 0 | A | [9 empty] | 102 | 0 | 42 | 0 | 0 | 0 | 0 | 401 | 0 | 0 | 0 | 0 | 0 | 10 |  |  | 2
2020-04-15 | A58157 | 1 | 고탄소 | AE1055LS |  | Al 탈산 | B | 19 | 19 | 51100 | 86.5 | B | B | B |  | 1 | 1 |  | 1520 | 1553 | 4900 |  |  | 4900 | 48.26 | 12 | 101532 | 1595 |  | Y | 40 | 31 | [7 empty] | 이호남 | 2 |  | Y |  |  |  |  | 108.55 | 13-10 | 0 | 223.12 | A |  | 1587 | 3 | 0.18 | 1544 | 0.91 | 60 | 23 | 310 | 5:10 | 25 | 26 | 100 | 0 |  | 0 |  |  | N2 | 2020-04-15 10:52 | 2020-04-15 11:11 | 19 | 2020-04-15 10:51 | 21 |  |  |  |  | Y |  |  |  | Y | [5 empty] | 0 | 315.08 | [23 empty] | 286.5 | 1.43 | A | [9 empty] | 42 | 0 | 881 | 18 | 0 | 0 | 0 | 649 | 0 | 713 | 0 | 0 | 0 | 29
2020-04-15 | B58039 | 2 | 고탄소 | AE1050M2 |  | Al 탈산 | B | 5 | 79 | 46450 | 76.08 | B | B |  | B | 1 |  | 1 | 1530 | 1546 | 5300 |  |  | 5300 | 59.76 | 12 | 88692 | 1615 |  | Y | 41 | 29 | [7 empty] | 임승우 | 2 |  |  |  |  | Y |  | 99.45 | 11-8 | 196.51 | 0 | A |  | 1590 | 1 | 0.12 | 1545 | 1.52 | 60 | 27 | 306 | 5:06 | 13 | 13 | 0 | 0 |  | 0 | 0 |  | AR | 2020-04-15 11:10 | 2020-04-15 11:42 | 31 | 2020-04-15 11:01 | 40 |  |  |  |  | N | 호이스트 고장 | [7 empty] | 4.6 | 14.95 | 0 | [23 empty] | 0.07 | 0.07 | A | [9 empty] | 71 | 0 | 71 | 0 | 0 | 188 | 0 | 798 | 0 | 0 | 0 | 0 | 0 | 24 |  |  | 5
2020-04-15 | C55465 | 3 | 중탄소 | 38MNVS6M | TUNDISH교체전 | Si 탈산 | T | 30 | 55 | 50150 | 104.08 | B | B | B |  | 1 |  | 1 | 1535 | 1555 | 6600 |  |  | 6600 | 70.94 | 35 | 93030 | 1634 |  | Y | 62 | 36 |  |  | C55462 | 05 |  |  |  | 박재승 | 3 |  | N | Y |  | Y |  | 94.05 | 11-7 | 208.65 | 0 | A |  | 1623 | 2 | 0.49 | 1564 | 2.95 | 69 | 32 | 386 | 6:26 | 10 | 10 | 0 | 0 |  | 0 | 10 |  | N2 | 2020-04-15 12:07 |  | 27 | 2020-04-15 11:43 | 50 |  |  |  |  | Y | [5 empty] | N |  |  |  | 2.44 | 0 | [23 empty] | 0.03 | 0 | A | [9 empty] | 32 | 0 | 31 | 0 | 0 | 0 | 0 | 834 | 0 | 0 | 0 | 0 | 0 | 15 |  |  | 2
2020-04-15 | A58158 | 1 | 고탄소 | AE1055LS |  | Al 탈산 | B | 6 | 59 | 48400 | 84.98 | B | B | B |  | 1 | 1 |  | 1520 | 1559 | 5100 |  |  | 5100 | 50.23 | 12 | 101532 | 1594 |  | Y | 40 | 33 | [7 empty] | 이호남 | 2 |  | N | Y |  |  |  | 111.35 | 13-3 | 0 | 260.8 | A |  | 1594 | 3 | 0.18 | 1552 | 0.98 | 68 | 25 | 303 | 5:03 | 25 | 25 | 101 | 0 |  | 0 |  |  | N2 | 2020-04-15 11:51 | 2020-04-15 12:17 | 27 | 2020-04-15 11:49 | 29 |  |  |  |  | Y |  |  |  | Y | [5 empty] | 0 | 289.81 | [23 empty] | 287.65 | 1.43 | A | [9 empty] | 22 | 0 | 871 | 29 | 0 | 0 | 0 | 660 | 0 | 613 | 0 | 0 | 0 | 45
2020-04-15 | B58040 | 2 | 고탄소 | AE1050M2 |  | Al 탈산 | B | 22 | 70 | 48600 | 84.03 | B | B |  | B | 1 |  | 1 | 1530 | 1515 | 6200 |  |  | 6200 | 69.9 | 12 | 88692 | 1597 |  | Y | 43 | 31 |  |  | B58037 | 05 |  |  |  | 임승우 | 2 |  |  |  |  | Y |  | 106.2 | 12-6 | 231.71 | 0 | A |  | 1587 | 1 | 0.1 | 1545 | 1.09 | 60 | 26 | 224 | 3:44 | 13 | 14 | 0 | 0 |  | 0 | 0 |  | AR | 2020-04-15 12:18 | 2020-04-15 12:43 | 25 | 2020-04-15 12:10 | 33 |  |  |  |  | N | 호이스트 고장 | [7 empty] | 4.5 | 12.58 | 0 | [23 empty] | 0.04 | 0.04 | A | [9 empty] | 82 | 0 | 61 | 0 | 0 | 192 | 0 | 748 | 0 | 0 | 0 | 0 | 0 | 0 |  |  | 5
2020-04-15 | A58159 | 1 | 고탄소 | AE1055LS |  | Al 탈산 | B | 32 | 2 | 54200 | 81.07 | B | B | B |  | 1 | 1 |  | 1520 | 1607 | 3900 |  |  | 3900 | 46.09 | 10 | 84610 | 1616 |  | Y | 40 | 27 | [15 empty] | 101.15 | 13-6 | 0 | 152.01 | A |  | 1605 | 3 | 0.17 | 1561 | 1 | 77 | 24 | 285 | 4:45 | 25 | 25 | 102 | 0 |  | 0 |  |  | N2 | 2020-04-15 12:42 | 2020-04-15 13:24 | 42 | 2020-04-15 12:40 | 43 |  |  |  |  | Y |  |  |  | Y | [5 empty] | 0 | 294.49 | [23 empty] | 295.27 | 1.43 | A | [9 empty] | 0 | 0 | 758 | 23 | 0 | 0 | 0 | 516 | 0 | 449 | 0 | 0 | 0 | 31
2020-04-15 | C55466 | 3 | 중탄소 | DCK45M2 | 연주시작 | Si 탈산 | T | 11 | 81 | 47800 | 92.75 | B | D | D |  | 2 |  | 1 | 1535 | 1594 | 6100 | 7800 |  | 13900 | 155.49 | 33 | 89397 | 1635 |  | Y | 47 | 38 | Cr성분 오버로 강종 변경 래들교체 후 작업(18호 > ) | Y | C55464 | 05 |  |  |  | 박재승 | 3 |  |  | Y |  |  |  | 98.4 | 11-7 | 154.57 | 0 | A |  | 1640 | 2 | 0.49 | 1574 | 1.69 | 83 | 36 | 463 | 7:43 | 15 | 15 | 0 | 0 |  | 0 | 10 |  | AR | 2020-04-15 15:17 |  | 18 | 2020-04-15 15:09 | 26 |  |  |  |  | Y | [5 empty] | N |  |  |  | 5.01 | 0 | [23 empty] | 0.09 | 0 | A | [9 empty] | 0 | 0 | 608 | 15 | 0 | 0 | 0 | 790 | 0 | 0 | 0 | 0 | 0 | 0 |  |  | 12 |  | 1
2020-04-15 | B58041 | 2 | 고탄소 | AE1050M2 |  | Al 탈산 | B | 31 | 36 | 52200 | 73.68 | B | B |  | B | 1 |  | 1 | 1530 | 1525 | 5900 |  |  | 5900 | 61.41 | 13 | 96083 | 1605 |  | Y | 41 | 32 |  |  | B58038 | 05 |  |  |  | 임승우 | 2 |  |  |  |  | N |  | 97.6 | 12-4 | 178.88 | 0 | A |  | 1595 | 1 | 0.14 | 1551 | 1.43 | 66 | 28 | 216 | 3:36 | 13 | 14 | 0 | 0 |  | 0 | 0 |  | AR | 2020-04-15 13:19 | 2020-04-15 13:48 | 29 | 2020-04-15 13:13 | 35 |  |  |  |  | N | 호이스트 고장 | [7 empty] | 4.2 | 12.79 | 0 | [23 empty] | 0.05 | 0.05 | A | [9 empty] | 42 | 0 | 42 | 0 | 0 | 151 | 0 | 1206 | 0 | 611 | 0 | 0 | 0 | 13 |  |  | 5
2020-04-15 | A58160 | 1 | 고탄소 | AE1055LS |  | Al 탈산 | B | 38 | 56 | 52100 | 89.28 | B | B | B |  | 1 | 1 |  | 1520 | 1557 | 5300 |  |  | 5300 | 34.8 | 18 | 152298 | 1590 |  | Y | 41 | 33 | [7 empty] | 이호남 | 2 |  |  | Y |  |  |  | 103.1 | 12-6 | 0.02 | 238.71 | A |  | 1599 | 3 | 0.17 | 1553 | 0.98 | 69 | 24 | 301 | 5:01 | 25 | 25 | 103 | 0 |  | 0 |  |  | N2 | 2020-04-15 13:55 | 2020-04-15 14:21 | 27 | 2020-04-15 13:53 | 28 |  |  |  |  | Y |  |  |  | Y | [5 empty] | 0 | 314.86 | [23 empty] | 306.36 | 1.43 | A | [9 empty] | 0 | 0 | 522 | 51 | 0 | 0 | 0 | 968 | 0 | 747 | 0 | 0 | 0 | 19
2020-04-15 | C55467 | 3 | 저탄소 | 20CRMOV4I |  | Al 탈산 | I | 36 | 79 | 48950 | 94.75 | B | B | D |  | 1 |  | 1 | 1560 | 1576 | 8800 |  |  | 8800 | 88 | 20 | 100000 | 1657 | 365 | INGOT | 46 | 38 | [7 empty] | 박재승 | [5 empty] | N |  | 107.65 | 12-6 | 129.33 | 0 | A |  | 1671 | 2 | 0.47 | 1592 | 1.93 | 83 |  | 388 | 6:28 | 20 | 26 | 0 | 0 |  | 0 |  |  | N2 | 2020-04-15 14:23 |  | 19 | 2020-04-15 14:15 | [15 empty] | 15.95 | 0 | [18 empty] | 1 |  |  |  |  | 0.14 | 0 | A | [9 empty] | 34 | 1157 | 48 | 0 | 0 | 0 | 0 | 1045 | 0 | 0 | 352 | 0 | 0 | 0