## Sheet
기준일 | HEAT NO | 호기 | 탄소계구분 | 강종명 | 연연주 | 탈산 | 구분 | 번호 | 사용횟수 | 중량 | 용강보유시간 | 전기로 | LHF | RH | VD | LHF | RH | VD | LHF 도착 목표온도 | LF도착온도 | 1차 | 2차 | 3차 이상 | 전체 | 전력원단위 | 생산수량 | 생산중량 | LF출발온도 | 전극중량 | 자연개공 | 작업시간 | LF P.On.T | 특기사항 | 재작업 | 잔강 이월 HEAT | 잔강 이월 중량(톤) | 잔강 이월 HEAT2 | 잔강 이월 중량2(톤) | 전력요인 | 은사투입자 | 은사투입량 | 노즐특이사항 | 전기로 출강 전 | 전기로 출강 후 | 이월 시간(분) | 유재 | FREE BOARD | LHF완료중량(톤) | 래들단수(칸) | AR 사용량 | N2 사용량 | 기준 | 특기사항 | VD도착온도 | VD구분 | 최저진공도 | VD출발온도 | 온도하락 | VD출발△T | 연주T/D△T | 감압시간 | 감압시간 | 진공기준시간 | 탈가스시간 | SNORKLE 횟수 | VD 벳셀 횟수 | VD 사용유량 | 극진공 평균 교반유량 | 약교반가스(분) | 설정 유량 | 교반가스종류 | 출발시각 | 연주 주입 시작 시간 | 주입대기시간 | 진공완료시간 | 진정기 | 감속요인 | 세부항목 | 비고(상세내용) | 래들 하부노즐 확인 | Vortex유무 | 미투입요인 | Vortex 투입정위치 전 | Vortex 투입정위치 후 | 침적관마스크사용유무 | 침적관마스크미적용요인 | 진공중 약교반유무 | 미실시요인 | LTS교반시간(분) | FREE BOARD | AR 사용량 | N2 사용량 | 특기사항 | ACT 유량 | TRUSTIR 레벨 | Ar 약 (LV5) | Ar 중 (LV1) | Ar 강 (LV2) | N2 약 (LV6) | N2 중 (LV3) | N2 강 (LV4) | Ar 약 (LV5) | Ar 중 (LV1) | Ar 강 (LV2) | N2 약 (LV6) | N2 중 (LV3) | N2 강 (LV4) | VD도착 | VD완료 | LTS완료 | IG Hydris | Hydris 1차 | Hydris 2차 | 연주측정요청여부 | 요청사유 | AR 사용량 | N2 사용량 | 성분등급 | 구분 | 발생원인 | SIO2 | AL2O3 | CAO | FEO | 염기도 | C/A | Slag M.P | Fe-Cr(H) | Fe-Cr(M) | Fe-Mn(H) | Fe-Mn(M) | SuperCone | ForgedCone | CAO 93% (BULK) | CAO 85% (소립, BULK) | Premelted Flux | SMF | HIDEX | PS BALL | 형석(CAF2) | 가탄재 | LF 분탄 투입량(kg) | 분탄 회수율(실적) | CA-SI WIRE | 청정도(300) | 첫히트
2021-10-01 | B66641 | 2 | 중탄소 | SCM435HF | TUNDISH교체전 | Al 탈산 | T | 36 | 66 | 51050 | 86.08 | A | A |  | A | 1 |  | 1 | 1540 | 1557 | 6900 |  |  | 6900 | 73.88 | 34 | 93398 | 1636 |  | Y | 42 | 36 | [7 empty] | 박용우 | 2 |  |  |  |  | N |  | 102.45 | 12-3 | 0 | 218.48 | A |  | 1633 | 1 | 0.39 | 1574 | 1.57 | 77 | 27 | 316 | 5:16 | 13 | 14 | 0 | 135 | 66 | 44.25 | 0 | 0 | N2 | 2021-10-01 07:39 |  | 56 | 2021-10-01 07:29 | 65 |  |  |  |  | N | [8 empty] | 5 | 0 | 12.34 | [23 empty] | 0.17 | 0.17 | A | [9 empty] | 1423 | 44 | 276 | 92 | 0 | 305 | 0 | 549 | 0 | 204 | 0 | 0 | 0 | 40 |  |  | 9
2021-10-01 | B66642 | 2 | 저탄소 | SCR420HON2 | 연주종료 | Al 탈산 | B | 32 | 64 | 50500 | 105.53 | A | A |  | A | 1 |  | 1 | 1555 | 1619 | 5200 |  |  | 5200 | 66.83 | 10 | 77805 | 1669 |  | Y | 50 | 27 | A67225 MN성분 오버로 10톤 따라줌 |  | A67222 | 05 |  |  |  | 박용우 | 2 | [6 empty] | 82.4 | 10-3 | 0 | 158.38 | A |  | 1656 | 1 | 0.52 | 1587 | 1.66 | 76 | 39 | 285 | 4:45 | 16 | 16 | 0 | 136 |  | 109.32 | 0 | 0 | N2 | 2021-10-01 09:00 | 2021-10-01 09:16 | 17 | 2021-10-01 08:39 | 37 |  |  |  |  | Y | [8 empty] | 7 | 0 | 23.11 | [23 empty] | 0.16 | 0.16 | A | [9 empty] | 639 | 517 | 0 | 35 | 0 | 276 | 0 | 1104 | 0 | 304 | 0 | 0 | 104 | 10 |  |  | 6
2021-10-01 | B66643 | 2 | 저탄소 | SCR420HQ | 연주시작 | Al 탈산 | B | 31 | 82 | 47400 | 129.35 | A | A |  | B | 1 |  | 1 | 1555 | 1563 | 9500 |  |  | 9500 | 112.28 | 10 | 84610 | 1683 |  | Y | 60 | 49 | [7 empty] | 박용우 | 2 |  |  |  |  | Y |  | 91.9 | 11-1 | 0 | 253.78 | A |  | 1687 | 1 | 0.52 | 1596 | 1.88 | 84 | 35 | 516 | 8:36 | 16 | 20 | 0 | 1 |  | 58.1 | 0 | 0 | N2 | 2021-10-01 14:42 | 2021-10-01 15:06 | 24 | 2021-10-01 14:12 | 54 |  |  |  |  | N | [8 empty] | 5.7 | 0 | 21.04 | [19 empty] | 2.51 | 1.1 |  |  | 0.4 | 0.4 | A | [9 empty] | 107 | 1353 | 0 | 25 | 0 | 205 | 0 | 1224 | 0 | 107 | 0 | 0 | 231 | 32 |  |  | 6 |  | 1
2021-10-01 | B66644 | 2 | 저탄소 | SCR420HQ |  | Al 탈산 | B | 29 | 89 | 49450 | 114.1 | A | B |  | B | 1 |  | 1 | 1555 | 1565 | 8900 |  |  | 8900 | 105.19 | 10 | 84610 | 1639 |  | Y | 48 | 44 | [7 empty] | 임승우 | 2 |  |  |  |  | Y |  | 101.75 | 11-9 | 0 | 307.71 | A |  | 1656 | 1 | 0.39 | 1576 | 1.36 | 64 | 26 | 407 | 6:47 | 16 | 17 | 0 | 2 |  | 57.72 | 0 | 0 | N2 | 2021-10-01 15:37 | 2021-10-01 15:55 | 19 | 2021-10-01 15:21 | 35 |  |  |  |  | Y | [8 empty] | 4.5 | 0 | 25.69 | [23 empty] | 0.08 | 0.08 | A | [9 empty] | 1042 | 636 | 0 | 126 | 0 | 253 | 0 | 621 | 0 | 110 | 0 | 0 | 0 | 0 |  |  | 4
2021-10-01 | B66645 | 2 | 저탄소 | SCR420HQ |  | Al 탈산 | B | 36 | 67 | 50700 | 106 | B | B |  | B | 1 |  | 1 | 1555 | 1575 | 7500 |  |  | 7500 | 80.58 | 11 | 93071 | 1675 |  | Y | 47 | 41 | [7 empty] | 최남길 | 2 |  |  |  |  | Y |  | 104.2 | 12-5 | 0 | 117.26 | A |  | 1665 | 1 | 0.43 | 1594 | 1.38 | 82 | 45 | 427 | 7:07 | 16 | 18 | 0 | 3 | 80 | 68.42 | 0 | 0 | N2 | 2021-10-01 16:36 | 2021-10-01 16:53 | 17 | 2021-10-01 16:23 | 29 |  |  |  |  | Y | [8 empty] | 4.1 | 0 | 22.19 | [23 empty] | 0.28 | 0.28 | A | [9 empty] | 985 | 596 | 172 | 0 | 0 | 333 | 0 | 1104 | 0 | 106 | 0 | 0 | 71 | 11 |  |  | 4
2021-10-01 | B66646 | 2 | 저탄소 | SCR420HQ |  | Al 탈산 | B | 32 | 65 | 50600 | 100.17 | B | B |  | B | 1 |  | 1 | 1555 | 1537 | 8100 |  |  | 8100 | 87.03 | 11 | 93071 | 1635 |  | Y | 50 | 40 |  |  | B66643 | 05 |  |  |  | 최남길 | 2 |  |  | Y |  | Y |  | 109.6 | 12-10 | 0 | 193.39 | A |  | 1625 | 1 | 0.45 | 1580 | 1.05 | 68 | 32 | 358 | 5:58 | 16 | 16 | 0 | 4 |  | 107.68 | 0 | 0 | N2 | 2021-10-01 17:39 | 2021-10-01 17:51 | 12 | 2021-10-01 17:26 | 24 |  |  |  |  | Y | [8 empty] | 4 | 14.73 | 13.64 | [23 empty] | 0.08 | 0.08 | A | [9 empty] | 835 | 671 | 198 | 52 | 0 | 353 | 0 | 805 | 0 | 110 | 0 | 0 | 99 | 8 |  |  | 4
2021-10-01 | B66647 | 2 | 저탄소 | SCR420HQ |  | Al 탈산 | B | 31 | 83 | 48100 | 86.7 | B | B |  | B | 1 |  | 1 | 1555 | 1535 | 6900 |  |  | 6900 | 74.14 | 11 | 93071 | 1633 |  | Y | 42 | 32 | 연주 쫒겨 9텝 사용 |  | B66644 | 04 |  |  |  | 최남길 | 2 |  | Y |  |  | Y |  | 98.4 | 11-6 | 0 | 269.19 | A |  | 1617 | 1 | 0.39 | 1574 | 1.16 | 62 | 26 | 438 | 7:18 | 16 | 16 | 0 | 5 |  | 52.16 | 0 | 0 | N2 | 2021-10-01 18:44 | 2021-10-01 18:51 | 8 | 2021-10-01 18:35 | 16 |  |  |  |  | Y | [8 empty] | 5 | 0 | 19.43 | [23 empty] | 0 | 0 | A | [9 empty] | 714 | 832 | 288 | 64 | 0 | 443 | 0 | 693 | 0 | 0 | 0 | 0 | 0 | 18
2021-10-01 | B66648 | 2 | 저탄소 | SCR420HQ |  | Al 탈산 | B | 29 | 90 | 48500 | 79.88 | B | B |  | B | 1 |  | 1 | 1555 | 1530 | 6900 |  |  | 6900 | 74.14 | 11 | 93071 | 1625 | 340 | Y | 40 | 30 | 연주 쫒겨 9텝 사용 |  | B66645 | 05 |  |  |  | 최남길 | 2 |  | Y |  |  | Y |  |  |  | 0 | 40.77 | A |  | 1612 | 1 | 0.43 | 1568 | 1.52 | 56 | 25 | 365 | 6:05 | 16 | 16 | 0 | 6 |  | 56.65 | 0 | 0 | N2 | 2021-10-01 19:41 | 2021-10-01 19:49 | 7 | 2021-10-01 19:30 | 18 |  |  |  |  | Y | [8 empty] | 4.2 | 0 | 18.48 | [23 empty] | 0.02 | 0.02 | A | [9 empty] | 13 | 1387 | 248 | 28 | 0 | 241 | 0 | 705 | 0 | 206 | 0 | 0 | 69 | 12
2021-10-01 | B66649 | 2 | 저탄소 | SCR420HQ |  | Al 탈산 | B | 36 | 68 | 50200 | 81.03 | B | B |  | B | 1 |  | 1 | 1555 | 1558 | 7100 |  |  | 7100 | 69.93 | 12 | 101532 | 1633 |  | Y | 41 | 33 | 연주 쫒겨 9텝 사용 |  | B66646 | 05 |  |  |  | 최남길 | 2 |  | Y |  |  | Y |  |  |  | 0 | 159.73 | A |  | 1627 | 1 | 0.45 | 1581 | 1.44 | 69 | 30 | 321 | 5:21 | 16 | 17 | 0 | 7 |  | 73.52 | 0 | 0 | N2 | 2021-10-01 20:42 | 2021-10-01 20:55 | 13 | 2021-10-01 20:32 | 22 |  |  |  |  | Y | [8 empty] | 4 | 0 | 19.97 | [23 empty] | 0.16 | 0.16 | A | [9 empty] | 1031 | 637 | 0 | 32 | 0 | 241 | 0 | 1252 | 0 | 517 | 0 | 0 | 150 | 12
2021-10-01 | B66650 | 2 | 저탄소 | SCR420HQ |  | Al 탈산 | B | 30 | 58 | 51200 | 92.9 | B | B |  | B | 1 |  | 1 | 1555 | 1526 | 10200 |  |  | 10200 | 100.46 | 12 | 101532 | 1636 |  | Y | 50 | 46 | 연주 쫒겨 9텝 사용 |  | B66647 | 04 |  |  |  | 최남길 | 2 |  | Y |  |  | Y |  | 109.3 | 13-2 | 0 | 274.33 | A |  | 1642 | 1 | 0.35 | 1587 | 1.67 | 75 | 25 | 358 | 5:58 | 16 | 16 | 0 | 8 | 100 | 62.68 | 0 | 0 | N2 | 2021-10-01 21:54 | 2021-10-01 22:02 | 8 | 2021-10-01 21:44 | 18 |  |  |  |  | Y | [8 empty] | 3.8 | 0 | 17.69 | [23 empty] | 0 | 0 | A | [9 empty] | 946 | 680 | 0 | 33 | 0 | 261 | 0 | 701 | 0 | 207 | 0 | 0 | 57 | 11
2021-10-01 | B66651 | 2 | 저탄소 | SCR420HQ | TUNDISH교체전 | Al 탈산 | B | 32 | 66 | 50200 | 94.47 | B | C |  | C | 1 |  | 1 | 1555 | 1540 | 8500 |  |  | 8500 | 87.9 | 12 | 96700 | 1654 |  | Y | 49 | 41 |  |  | B66648 | 05 |  |  |  | 최남길 | 2 |  |  | Y |  |  |  | 109.1 | 12-10 | 0.4 | 186.39 | A |  | 1646 | 1 | 0.46 | 1588 | 1.53 | 76 | 30 | 471 | 7:51 | 16 | 16 | 0 | 9 | 120 | 89.85 | 0 | 0 | N2 | 2021-10-01 22:57 | 2021-10-01 23:12 | 14 | 2021-10-01 22:50 | 22 |  |  |  |  | Y | [9 empty] | 0 | 20.43 | [23 empty] | 0.12 | 0.12 | A | [9 empty] | 602 | 871 | 0 | 51 | 0 | 273 | 0 | 853 | 0 | 207 | 0 | 0 | 66 | 31
2021-10-01 | B66652 | 2 | 저탄소 | SCR420HON | TUNDISH교체 | Al 탈산 | B | 31 | 84 | 48400 | 110.33 | C | C |  | C | 1 |  | 1 | 1555 | 1562 | 9500 |  |  | 9500 | 102.07 | 11 | 93071 | 1672 |  | Y | 54 | 46 |  |  | B66649 | 05 |  |  |  | 추창도 | 2 |  |  | Y |  | Y |  | 112.4 | 12-9 | 0 | 362.51 | A |  | 1678 | 1 | 0.36 | 1600 | 1.59 | 90 | 39 | 401 | 6:41 | 16 | 21 | 0 | 10 |  | 100.22 | 0 | 0 | N2 | 2021-10-02 00:15 | 2021-10-02 00:43 | 28 | 2021-10-02 | 43 |  |  |  |  | Y | [8 empty] | 4 | 0 | 28.96 | [16 empty] | 0.7 |  |  | 2.64 | 1.5 |  |  | 0.82 | 0.82 | A | [9 empty] | 1334 | 347 | 0 | 53 | 0 | 314 | 0 | 604 | 0 | 209 | 0 | 0 | 0 | 20 |  |  | 9 |  | 1
2021-10-01 | B66653 | 2 | 저탄소 | SCR420HON |  | Al 탈산 | B | 36 | 69 | 51350 | 108.78 | C | C |  | C | 1 |  | 1 | 1555 | 1576 | 7000 |  |  | 7000 | 75.21 | 11 | 93071 | 1654 |  | Y | 46 | 37 |  |  | B66650 | 05 |  |  |  | 추창도 | 2 |  |  | Y |  |  |  | 107.05 | 12-7 | 0 | 177.85 | A |  | 1645 | 1 | 0.38 | 1581 | 1.32 | 71 | 35 | 379 | 6:19 | 16 | 17 | 0 | 11 |  | 58.92 | 0 | 0 | N2 | 2021-10-02 01:21 | 2021-10-02 01:47 | 26 | 2021-10-02 00:55 | 52 |  |  |  |  | Y | [8 empty] | 4 | 0 | 17 | [23 empty] | 1.38 | 1.38 | A | [9 empty] | 1471 | 203 | 0 | 24 | 0 | 342 | 0 | 800 | 0 | 370 | 0 | 0 | 0 | 12
2021-10-01 | B66654 | 2 | 저탄소 | SCR420HON |  | Al 탈산 | B | 30 | 59 | 51550 | 99.92 | C | C |  | C | 1 |  | 1 | 1555 | 1551 | 8000 |  |  | 8000 | 78.79 | 12 | 101532 | 1644 |  | Y | 48 | 42 |  |  | B66651 | 05 |  |  |  | 추창도 | 2 |  |  |  |  | Y |  | 107.45 | 12-10 | 0 | 240.72 | A |  | 1638 | 1 | 0.45 | 1576 | 1.34 | 66 | 25 | 449 | 7:29 | 16 | 16 | 0 | 12 |  | 72.83 | 0 | 0 | N2 | 2021-10-02 02:21 | 2021-10-02 02:49 | 28 | 2021-10-02 02:07 | 42 |  |  |  |  | Y | [8 empty] | 3.8 | 0 | 18.9 | [23 empty] | 0.83 | 0.83 | A | [9 empty] | 1238 | 402 | 0 | 22 | 0 | 305 | 0 | 604 | 0 | 207 | 0 | 0 | 0 | 12 |  |  | 4
2021-10-01 | B66655 | 2 | 저탄소 | SCR420HON |  | Al 탈산 | B | 32 | 67 | 50350 | 98.92 | C | C |  | C | 1 |  | 1 | 1555 | 1589 | 6800 |  |  | 6800 | 66.97 | 12 | 101532 | 1634 |  | Y | 43 | 40 |  |  | B66652 | 05 |  |  |  | 추창도 | 2 |  |  | Y |  | Y |  | 106.15 | 12-7 | 0 | 176.86 | A |  | 1642 | 1 | 0.42 | 1578 | 1.3 | 68 | 27 | 318 | 5:18 | 16 | 17 | 0 | 13 | 100 | 72.66 | 0 | 0 | N2 | 2021-10-02 03:21 | 2021-10-02 03:55 | 34 | 2021-10-02 03:05 | 50 |  |  |  |  | Y | [8 empty] | 4.2 | 0 | 18.62 | [23 empty] | 0.66 | 0.66 | A | [9 empty] | 1170 | 503 | 0 | 0 | 0 | 317 | 0 | 604 | 0 | 207 | 0 | 0 | 0 | 21 |  |  | 4
2021-10-01 | B66656 | 2 | 저탄소 | SCR420HON |  | Al 탈산 | B | 31 | 85 | 47900 | 110.43 | C | C |  | C | 1 |  | 1 | 1555 | 1557 | 8400 |  |  | 8400 | 82.73 | 12 | 101532 | 1649 |  | Y | 52 | 45 |  |  | B66653 | 05 |  |  |  | 추창도 | 2 |  |  | Y |  | Y |  | 108.9 | 12-6 | 0 | 189.27 | A |  | 1647 | 1 | 0.45 | 1585 | 1.25 | 75 | 38 | 450 | 7:30 | 16 | 17 | 0 | 14 |  | 71.11 | 0 | 0 | N2 | 2021-10-02 04:40 | 2021-10-02 05:03 | 22 | 2021-10-02 04:22 | 40 |  |  |  |  | Y | [8 empty] | 4.3 | 0 | 20.16 | [23 empty] | 1.31 | 1.31 | B | [9 empty] | 1073 | 603 | 0 | 32 | 0 | 315 | 0 | 601 | 0 | 208 | 0 | 0 | 0 | 22
2021-10-01 | B66657 | 2 | 저탄소 | SCR420HON |  | Al 탈산 | B | 36 | 70 | 50350 | 81.48 | C | C |  | C | 1 |  | 1 | 1555 | 1586 | 5400 |  |  | 5400 | 53.19 | 12 | 101532 | 1644 |  | Y | 35 | 27 |  |  | B66654 | 05 |  |  |  | 추창도 | 2 |  |  |  |  | Y |  | 103.95 | 12-4 | 0 | 159.8 | A |  | 1638 | 1 | 0.39 | 1573 | 1.43 | 63 | 29 | 312 | 5:12 | 16 | 17 | 0 | 15 |  | 67.81 | 0 | 0 | N2 | 2021-10-02 05:30 | 2021-10-02 06:07 | 37 | 2021-10-02 05:20 | 48 | [14 empty] | 0 | 17.69 | [23 empty] | 0.58 | 0.58 | A | [9 empty] | 1130 | 504 | 0 | 31 | 0 | 317 | 0 | 603 | 0 | 205 | 0 | 0 | 0 | 25 |  |  | 4
2021-10-01 | B66658 | 2 | 저탄소 | SCR420HON |  | Al 탈산 | B | 30 | 60 | 50300 | 109.25 | C | C |  | A | 1 |  | 1 | 1555 | 1539 | 7900 |  |  | 7900 | 77.81 | 12 | 101532 | 1629 |  | Y | 54 | 42 |  |  | B66655 | 05 |  |  |  | 추창도 | 2 |  |  | Y |  | Y |  | 106.1 | 12-8 | 0 | 227.93 | A |  | 1636 | 1 | 0.53 | 1580 | 1.32 | 70 | 34 | 325 | 5:25 | 16 | 17 | 0 | 16 |  | 170.84 | 0 | 0 | N2 | 2021-10-02 06:55 | 2021-10-02 07:07 | 12 | 2021-10-02 06:36 | 30 | [14 empty] | 0 | 45.32 | [23 empty] | 0.14 | 0.14 | B | [9 empty] | 1355 | 304 | 0 | 73 | 0 | 353 | 0 | 600 | 0 | 205 | 0 | 0 | 0 | 0 |  |  | 6
2021-10-02 | B66659 | 2 | 저탄소 | SCR420HON |  | Al 탈산 | B | 32 | 68 | 50200 | 94.07 | A | A |  | A | 1 |  | 1 | 1555 | 1572 | 6500 |  |  | 6500 | 64.02 | 12 | 101532 | 1631 |  | Y | 44 | 35 |  |  | B66656 | 05 |  |  |  | 추창도 | 2 |  |  | Y |  | Y |  | 103.4 | 12-4 | 0 | 327.7 | A |  | 1629 | 1 | 0.51 | 1575 | 1.29 | 65 | 34 | 288 | 4:48 | 16 | 16 | 0 | 17 |  | 341.94 | 0 | 0 | N2 | 2021-10-02 07:46 | 2021-10-02 08:07 | 20 | 2021-10-02 07:31 | 36 |  |  |  |  | Y | [8 empty] | 5 | 0 | 74.77 | [23 empty] | 0.11 | 0.11 | A | [9 empty] | 1208 | 416 | 0 | 57 | 0 | 309 | 0 | 597 | 0 | 203 | 0 | 0 | 0 | 12 |  |  | 6
2021-10-02 | B66660 | 2 | 저탄소 | SCR420HON |  | Al 탈산 | B | 31 | 86 | 47800 | 103.98 | A | A |  | A | 1 |  | 1 | 1555 | 1530 | 7500 |  |  | 7500 | 73.87 | 12 | 101532 | 1648 |  | Y | 49 | 41 |  |  | B66657 | 05 |  |  |  | 박용우 | 2 |  |  | Y |  | Y |  | 101.2 | 11-9 | 0 | 201.09 | A |  | 1634 | 1 | 0.46 | 1576 | 1.37 | 66 | 36 | 313 | 5:13 | 16 | 16 | 0 | 18 |  | 137.17 | 0 | 0 | N2 | 2021-10-02 08:54 | 2021-10-02 09:06 | 11 | 2021-10-02 08:34 | 31 |  |  |  |  | Y | [8 empty] | 4.5 | 0 | 32.94 | [23 empty] | 0.01 | 0.01 | A | [9 empty] | 786 | 724 | 0 | 56 | 0 | 257 | 0 | 502 | 0 | 207 | 0 | 0 | 0 | 5 |  |  | 6
2021-10-02 | B66661 | 2 | 저탄소 | SCR420HON |  | Al 탈산 | B | 36 | 71 | 50750 | 96.17 | A | A |  | A | 1 |  | 1 | 1555 | 1548 | 7300 |  |  | 7300 | 71.9 | 12 | 101532 | 1621 |  | Y | 44 | 36 |  |  | B66658 | 05 |  |  |  | 박용우 | 2 |  |  | Y |  | Y |  |  |  | 0 | 154.48 | A |  | 1628 | 1 | 0.4 | 1570 | 1.11 | 60 | 37 | 221 | 3:41 | 16 | 16 | 0 | 19 |  | 42.49 | 0 | 0 | N2 | 2021-10-02 09:46 | 2021-10-02 10:02 | 16 | 2021-10-02 09:28 | 34 |  |  |  |  | Y | [8 empty] | 5 | 0 | 14.16 | [23 empty] | 0.76 | 0.76 | A | [9 empty] | 814 | 785 | 0 | 56 | 0 | 230 | 0 | 496 | 0 | 207 | 0 | 0 | 0 | 14 |  |  | 6
2021-10-02 | B66662 | 2 | 저탄소 | SCR420HON |  | Al 탈산 | B | 30 | 61 | 0 | 95.43 | A | A |  | A | 1 |  | 1 | 1555 | 1548 | 6900 |  |  | 6900 | 67.96 | 12 | 101532 | 1618 | 685 | Y | 47 | 36 |  |  | B66659 | 05 |  |  |  | 박용우 | 2 |  |  | Y |  | Y |  | 149.2 |  | 0 | 168.85 | A |  | 1621 | 1 | 0.46 | 1573 | 1.39 | 63 | 25 | 244 | 4:04 | 16 | 16 | 0 | 20 |  | 37.98 | 0 | 0 | N2 | 2021-10-02 10:43 | 2021-10-02 11:03 | 20 | 2021-10-02 10:26 | 37 |  |  |  |  | Y | [8 empty] | 5 | 0 | 11.77 | [23 empty] | 0.41 | 0.41 | A | [9 empty] | 1310 | 343 | 0 | 52 | 0 | 277 | 0 | 500 | 0 | 209 | 0 | 0 | 0 | 14 |  |  | 6
2021-10-02 | B66663 | 2 | 저탄소 | SCR420HON |  | Al 탈산 | B | 32 | 69 | 50000 | 92.58 | A | A |  | A | 1 |  | 1 | 1555 | 1576 | 6000 |  |  | 6000 | 59.09 | 12 | 101532 | 1627 |  | Y | 38 | 32 |  |  | B66660 | 05 |  |  |  | 박용우 | 2 |  |  | Y |  | Y |  | 106.9 | 12-7 | 0 | 177.48 | A |  | 1625 | 1 | 0.35 | 1570 | 0 | 60 | 24 | 300 | 5:00 | 16 | 17 | 0 | 21 | 55 | 41 | 0 | 0 | N2 | 2021-10-02 11:45 | 2021-10-02 12:04 | 19 | 2021-10-02 11:28 | 37 |  |  |  |  | Y | [8 empty] | 5 | 0 | 15.22 | [23 empty] | 0.38 | 0.38 | A | [9 empty] | 1259 | 403 | 0 | 42 | 0 | 297 | 0 | 695 | 0 | 205 | 0 | 0 | 0 | 15 |  |  | 6
2021-10-02 | B66664 | 2 | 저탄소 | SCR420HON |  | Al 탈산 | B | 20 | 59 | 50400 | 100.93 | A | A |  | A | 1 |  | 1 | 1555 | 1518 | 8800 |  |  | 8800 | 94.55 | 11 | 93071 | 1648 |  | Y | 48 | 44 |  |  | B66661 | 05 |  |  |  | 박용우 | 2 |  | Y |  |  | Y |  | 106.4 | 12-9 | 0 | 270.31 | A |  | 1617 | 1 | 0.39 | 1561 | 1.34 | 51 | 15 | 270 | 4:30 | 16 | 16 | 0 | 22 |  | 46.79 | 0 | 0 | N2 | 2021-10-02 12:59 | 2021-10-02 13:11 | 12 | 2021-10-02 12:40 | 30 |  |  |  |  | Y | [8 empty] | 5 | 0 | 13.83 | 대기래들 | [22 empty] | 0.27 | 0.27 | A | [9 empty] | 828 | 735 | 0 | 75 | 0 | 247 | 0 | 505 | 0 | 204 | 0 | 0 | 0 | 14 |  |  | 6
2021-10-02 | B66665 | 2 | 저탄소 | SCR420HON | TUNDISH교체전 | Al 탈산 | B | 36 | 72 | 50550 | 89.27 | A | A |  | A | 1 |  | 1 | 1555 | 1564 | 6600 |  |  | 6600 | 68.76 | 13 | 95993 | 1636 |  | Y | 39 | 35 |  |  | B66662 | 05 |  |  |  | 박용우 | 2 |  | Y |  |  | Y |  | 102.55 | 12-2 | 0 | 160.03 | A |  | 1626 | 1 | 0.32 | 1569 | 1.35 | 59 | 28 | 287 | 4:47 | 16 | 16 | 0 | 23 |  | 42.82 | 0 | 0 | N2 | 2021-10-02 14:00 | 2021-10-02 14:10 | 10 | 2021-10-02 13:43 | 27 | [14 empty] | 0 | 12.43 | [23 empty] | 0.24 | 0.24 | A | [9 empty] | 1281 | 433 | 0 | 86 | 0 | 294 | 0 | 504 | 0 | 206 | 0 | 0 | 0 | 14 |  |  | 6
2021-10-02 | A67226 | 1 | 고탄소 | P-AE1055LSM | 연주시작 | Al 탈산 | B | 16 | 1 | 53200 | 626.48 | A | B | B |  | 1 | 1 |  | 1520 | 1588 | 14100 |  |  | 14100 | 175.42 | 10 | 80378 | 1637 |  | Y | 329 | 0 | 래들교체 16호(대보수래들) | [6 empty] | 박재승 | 2 | [6 empty] | 93.3 | 12-7 | 0 | 0 | A |  | 1636 | 3 | 0.4 | 1562 | 1.64 | 78 | 0 | 445 | 7:25 | 25 | 25 | 1 | 0 |  | 0 |  | 350 | N2 | 2021-10-02 18:11 | 2021-10-02 19:30 | 12 | 2021-10-02 17:53 | 30 |  |  |  |  | Y |  |  |  | Y | [5 empty] | 0 | 193.18 | [19 empty] | 1.87 |  |  |  | 0 | 94.48 | B | [9 empty] | 0 | 0 | 746 | 28 | 0 | 204 | 0 | 1204 | 0 | 648 | 0 | 0 | 259 | 109 |  |  |  |  | 1
2021-10-02 | B66666 | 2 | 중탄소 | SMN443H | TUNDISH교체 | Al 탈산 | B | 30 | 62 | 50000 | 93.9 | A | B |  | B | 1 |  | 1 | 1540 | 1551 | 6900 |  |  | 6900 | 71.81 | 17 | 96084 | 1647 |  | Y | 45 | 35 | [7 empty] | 박용우 | 2 |  |  |  |  | Y |  | 95 | 11-7 | 180.76 | 0 | A |  | 1633 | 1 | 0.3 | 1570 | 1.55 | 79 | 30 | 263 | 4:23 | 18 | 20 | 0 | 24 |  | 28.09 | 0 | 0 | AR | 2021-10-02 15:03 | 2021-10-02 15:35 | 32 | 2021-10-02 14:46 | 49 |  |  |  |  | N | [8 empty] | 4.5 | 10.09 | 0 | [19 empty] | 2.35 | 1.28 |  |  | 0.22 | 0.22 | A | [9 empty] | 46 | 0 | 801 | 93 | 0 | 212 | 0 | 545 | 0 | 199 | 0 | 0 | 0 | 10 |  |  | 9 |  | 1
2021-10-02 | B66667 | 2 | 중탄소 | SMN443H |  | Al 탈산 | B | 32 | 70 | 49950 | 88.38 | B | B |  | B | 1 |  | 1 | 1540 | 1559 | 6200 |  |  | 6200 | 64.53 | 17 | 96084 | 1639 |  | Y | 42 | 32 | [7 empty] | 최남길 | 2 |  |  |  |  | Y |  |  |  | 181.17 | 0 | A |  | 1634 | 1 | 0.3 | 1562 | 1.87 | 71 | 36 | 290 | 4:50 | 18 | 19 | 0 | 25 |  | 30.31 | 0 | 0 | AR | 2021-10-02 15:56 | 2021-10-02 16:41 | 45 | 2021-10-02 15:41 | 60 |  |  |  |  | N | [8 empty] | 4.8 | 12.06 | 0 | [20 empty] | 0.82 |  |  | 0.26 | 0.26 | A | [9 empty] | 117 | 0 | 517 | 75 | 0 | 183 | 0 | 703 | 0 | 210 | 0 | 0 | 0 | 0 |  |  | 10
2021-10-02 | B66668 | 2 | 중탄소 | SMN443H |  | Al 탈산 | B | 20 | 60 | 50300 | 97.55 | B | B |  | B | 1 |  | 1 | 1540 | 1558 | 7400 |  |  | 7400 | 81.7 | 16 | 90573 | 1655 |  | Y | 50 | 38 | [7 empty] | 최남길 | 2 |  |  |  |  | Y |  |  |  | 201.97 | 0 | A |  | 1649 | 1 | 0.32 | 1563 | 0 | 72 | 36 | 252 | 4:12 | 18 | 23 | 0 | 26 |  | 44.26 | 0 | 0 | AR | 2021-10-02 17:02 | 2021-10-02 17:39 | 37 | 2021-10-02 16:47 | 52 |  |  |  |  | N | [8 empty] | 4.8 | 16.93 | 0 | [20 empty] | 0.83 |  |  | 0.46 | 0.46 | A | [9 empty] | 61 | 0 | 725 | 94 | 0 | 195 | 0 | 701 | 0 | 209 | 0 | 0 | 63 | 0 |  |  | 4
2021-10-02 | B66669 | 2 | 중탄소 | SMN443H |  | Al 탈산 | B | 36 | 73 | 50050 | 98.55 | B | B |  | B | 1 |  | 1 | 1540 | 1527 | 6200 |  |  | 6200 | 67.99 | 16 | 91184 | 1630 |  | Y | 42 | 32 | [7 empty] | 최남길 | 2 |  |  |  |  | Y |  |  |  | 204.69 | 0 | A |  | 1622 | 1 | 0.28 | 1554 | 0 | 63 | 33 | 266 | 4:26 | 18 | 18 | 0 | 27 |  | 33.64 | 0 | 0 | AR | 2021-10-02 18:22 | 2021-10-02 18:41 | 19 | 2021-10-02 18:00 | 41 |  |  |  |  | N | [8 empty] | 5.5 | 12.38 | 0 | [20 empty] | 0.78 |  |  | 0.79 | 0.79 | A | [9 empty] | 39 | 0 | 817 | 81 | 0 | 222 | 0 | 649 | 0 | 204 | 0 | 0 | 0 | 0 |  |  | 6
2021-10-02 | A67227 | 1 | 고탄소 | P-AE1055LSM |  | Al 탈산 | B | 33 | 58 | 50800 | 110.25 | B | B | B |  | 1 | 1 |  | 1520 | 1537 | 8300 |  |  | 8300 | 98.1 | 10 | 84610 | 1598 |  | Y | 65 | 50 | 전기로 출강량 적어 RH진공 불가하여 B66667 약 7톤 잔강내려 합탕 | [6 empty] | 김형철 | 2 | [6 empty] | 99.75 | 12-2 | 0 | 394.77 | A |  | 1598 | 3 | 0.39 | 1547 | 1.16 | 63 | 26 | 467 | 7:47 | 25 | 25 | 2 | 0 |  | 0 |  | 350 | N2 | 2021-10-02 19:20 | 2021-10-02 19:32 | 11 | 2021-10-02 19:19 | 13 |  |  |  |  | Y |  |  |  | Y | [5 empty] | 0 | 190.28 | [23 empty] | 0 | 97.36 | A |  |  | 9.629 | 25.599 | 49.985 | 0.255 | 5.191 | 1.952 | 1474.23 | 0 | 0 | 638 | 40 | 0 | 204 | 0 | 1091 | 0 | 700 | 0 | 0 | 62 | 10
2021-10-02 | B66670 | 2 | 중탄소 | SMN443H |  | Al 탈산 | B | 30 | 63 | 50000 | 91.92 | B | B |  | B | 1 |  | 1 | 1540 | 1535 | 6700 |  |  | 6700 | 73.48 | 16 | 91184 | 1639 |  | Y | 42 | 36 | A67227 물량부족으로 B66667 잔강 8톤 내려서 줌 | [6 empty] | 최남길 | 2 |  |  |  |  | Y |  | 102.6 | 12-4 | 186.37 | 0 | A |  | 1618 | 1 | 0.35 | 1566 | 1.28 | 75 | 40 | 238 | 3:58 | 18 | 18 | 0 | 28 |  | 29.35 | 0 | 0 | AR | 2021-10-02 19:32 | 2021-10-02 19:46 | 13 | 2021-10-02 19:22 | 24 | [14 empty] | 12.48 | 0 | [20 empty] | 1.12 |  |  | 0.3 | 0.3 | A | [9 empty] | 44 | 0 | 414 | 67 | 0 | 238 | 0 | 752 | 0 | 0 | 0 | 0 | 0 | 14 |  |  | 4
2021-10-02 | A67228 | 1 | 고탄소 | P-AE1055LSM |  | Al 탈산 | B | 11 | 1 | 54800 | 95.28 | B | B | B |  | 1 | 1 |  | 1520 | 1565 | 4800 |  |  | 4800 | 56.73 | 10 | 84610 | 1615 |  | Y | 39 | 27 | 대보수래들 | [6 empty] | 김형철 | 2 | [6 empty] | 97.7 | 13-2 | 0 | 192.31 | A |  | 1615 | 3 | 0.44 | 1543 | 1.31 | 59 | 19 | 688 | 11:28 | 25 | 25 | 3 | 0 |  | 0 |  | 350 | N2 | 2021-10-02 20:23 | 2021-10-02 20:40 | 17 | 2021-10-02 20:22 | 18 |  |  |  |  | Y |  |  |  | Y | [5 empty] | 0 | 237.53 | [23 empty] | 0 | 98.96 | A |  |  | 5.92 | 27.982 | 48.681 | 0.375 | 8.223 | 1.739 | 1458.37 | 15 | 0 | 861 | 27 | 0 | 195 | 0 | 696 | 0 | 549 | 0 | 0 | 118 | 60
2021-10-02 | B66671 | 2 | 중탄소 | SMN443H |  | Al 탈산 | B | 32 | 71 | 49750 | 92.3 | B | B |  | B | 1 |  | 1 | 1540 | 1535 | 6300 |  |  | 6300 | 69.09 | 16 | 91184 | 1624 |  | Y | 42 | 32 | [7 empty] | 최남길 | 2 |  |  |  |  | Y |  |  |  | 167.49 | 0 | A |  | 1613 | 1 | 0.35 | 1555 | 1.24 | 64 | 36 | 279 | 4:39 | 18 | 19 | 0 | 29 |  | 26.39 | 0 | 0 | AR | 2021-10-02 20:31 | 2021-10-02 20:59 | 28 | 2021-10-02 20:17 | 42 |  |  |  |  | N | [8 empty] | 5 | 12.45 | 0 | [20 empty] | 1.05 |  |  | 0.47 | 0.47 | A | [9 empty] | 67 | 0 | 518 | 103 | 0 | 257 | 0 | 799 | 0 | 0 | 0 | 0 | 47 | 8 |  |  | 4
2021-10-02 | A67229 | 1 | 고탄소 | P-AE1055LSM |  | Al 탈산 | B | 37 | 50 | 52800 | 104.37 | B | B | B |  | 1 | 1 |  | 1520 | 1530 | 5600 |  |  | 5600 | 55.16 | 12 | 101532 | 1595 | 355 | Y | 51 | 33 | [7 empty] | 김형철 | 2 |  |  | Y |  |  |  | 103.1 | 12-7 | 0 | 272.13 | A |  | 1595 | 3 | 0.44 | 1537 | 1.12 | 53 | 22 | 873 | 14:33 | 25 | 25 | 4 | 0 |  | 0 |  | 370 | N2 | 2021-10-02 21:33 | 2021-10-02 21:41 | 8 | 2021-10-02 21:31 | 10 |  |  |  |  | Y |  |  |  | Y | [5 empty] | 0 | 237.56 | [23 empty] | 0 | 0 | A |  |  | 4.647 | 27.779 | 53.512 | 0.143 | 11.515 | 1.926 | 1844.26 | 0 | 0 | 785 | 24 | 0 | 187 | 0 | 938 | 0 | 681 | 0 | 0 | 97 | 40
2021-10-02 | B66672 | 2 | 중탄소 | SMN443H |  | Al 탈산 | B | 20 | 61 | 49850 | 96.35 | B | B |  | B | 1 |  | 1 | 1540 | 1516 | 7700 |  |  | 7700 | 84.44 | 16 | 91184 | 1611 |  | Y | 44 | 38 | [7 empty] | 최남길 | 2 |  |  |  |  | Y |  | 102.05 | 12-4 | 191.04 | 0 | A |  | 1613 | 1 | 0.36 | 1555 | 1.4 | 64 | 36 | 275 | 4:35 | 18 | 18 | 0 | 30 |  | 29.5 | 0 | 0 | AR | 2021-10-02 21:47 | 2021-10-02 21:59 | 12 | 2021-10-02 21:30 | 29 |  |  |  |  | N | [8 empty] | 4.2 | 12.03 | 0 | [20 empty] | 1.08 |  |  | 0.22 | 0.22 | B | [9 empty] | 141 | 0 | 592 | 71 | 0 | 228 | 0 | 753 | 0 | 101 | 0 | 0 | 120 | 0 |  |  | 6
2021-10-02 | A67230 | 1 | 고탄소 | P-AE1055LSM |  | Al 탈산 | B | 16 | 2 | 54800 | 91.92 | B | B | D |  | 1 | 1 |  | 1520 | 1544 | 5400 |  |  | 5400 | 53.19 | 12 | 101532 | 1606 |  | Y | 42 | 35 | [7 empty] | 김형철 | 2 |  |  | Y |  |  |  | 102.6 | 13-8 | 0 | 187.58 | A |  | 1606 | 3 | 0.3 | 1548 | 1.21 | 64 | 27 | 638 | 10:38 | 25 | 25 | 5 | 0 |  | 0 |  | 370 | N2 | 2021-10-02 22:25 | 2021-10-02 22:46 | 21 | 2021-10-02 22:23 | 23 |  |  |  |  | Y |  |  |  | Y | [5 empty] | 0 | 211.51 | [23 empty] | 0 | 0.03 | A |  |  | 5.195 | 26.693 | 49.388 | 0.231 | 9.506 | 1.85 | 1751.92 | 0 | 0 | 790 | 16 | 0 | 167 | 0 | 597 | 0 | 398 | 0 | 0 | 49 | 70
2021-10-02 | B66673 | 2 | 중탄소 | SMN443H | 잔강최소화전 | Al 탈산 | B | 36 | 74 | 50600 | 83.4 | B | B |  | D | 1 |  | 1 | 1540 | 1548 | 5700 |  |  | 5700 | 62.51 | 16 | 91184 | 1631 |  | Y | 37 | 31 | [7 empty] | 최남길 | 2 |  |  |  |  | Y |  | 98.4 | 11-8 | 134.05 | 0 | A |  | 1619 | 1 | 0.38 | 1555 | 1.57 | 64 | 32 | 220 | 3:40 | 18 | 19 | 0 | 31 | 70 | 62.65 | 0 | 0 | AR | 2021-10-02 22:36 | 2021-10-02 23:06 | 30 | 2021-10-02 22:24 | 43 |  |  |  |  | N | [8 empty] | 5 | 16.35 | 0 | [20 empty] | 0.58 |  |  | 0.21 | 0.21 | A | [9 empty] | 18 | 0 | 0 | 52 | 0 | 219 | 0 | 902 | 0 | 0 | 0 | 0 | 0 | 41 |  |  | 6
2021-10-02 | A67231 | 1 | 고탄소 | P-AE1055LSM |  | Al 탈산 | B | 33 | 59 | 50200 | 96.28 | B | D | D |  | 1 | 1 |  | 1520 | 1537 | 6500 |  |  | 6500 | 64.02 | 12 | 101532 | 1598 |  | Y | 48 | 37 | [7 empty] | 김덕진 | 2 |  | Y |  |  |  |  | 102.75 | 12-5 | 58.94 | 306.37 | A |  | 1598 | 3 | 0.3 | 1551 | 1.04 | 67 | 33 | 596 | 9:56 | 25 | 26 | 6 | 0 |  | 0 |  | 400 | N2 | 2021-10-02 23:27 | 2021-10-02 23:49 | 22 | 2021-10-02 23:24 | 25 |  |  |  |  | Y |  |  |  | Y | [5 empty] | 0 | 201.52 | [23 empty] | 0 | 0 | A |  |  | 5.264 | 27.06 | 49.872 | 0.203 | 9.474 | 1.843 | 1751.92 | 0 | 0 | 756 | 0 | 0 | 155 | 0 | 951 | 0 | 799 | 0 | 0 | 163 | 35
2021-10-02 | B66674 | 2 | 중탄소 | 46MNVS6 | 잔강최소화, 연주종료 | Si 탈산 | B | 30 | 64 | 50100 | 107.2 | D | D |  | D | 1 |  | 1 | 1540 | 1532 | 7700 |  |  | 7700 | 133.8 | 10 | 57550 | 1660 |  | Y | 46 | 41 | [7 empty] | 이기호 | 2 | [6 empty] | 103 | 12-4 | 4.37 | 92.58 | A |  | 1651 | 1 | 0.56 | 1572 | 1.74 | 78 | 29 | 327 | 5:27 | 15 | 16 | 0 | 32 |  | 213.02 | 0 | 0 | N2 | 2021-10-03 00:02 | 2021-10-03 00:21 | 20 | 2021-10-02 23:38 | 44 |  |  |  |  | Y | [8 empty] | 4.5 | 16.61 | 27.81 | [23 empty] | 0.78 | 0.78 | A | [9 empty] | 69 | 0 | 0 | 68 | 0 | 0 | 0 | 301 | 0 | 0 | 0 | 0 | 56 | 34 |  |  | 4
2021-10-02 | A67232 | 1 | 고탄소 | P-AE1055LSM |  | Al 탈산 | B | 11 | 2 | 55200 | 76.1 | D | D | D |  | 1 | 1 |  | 1520 | 1541 | 4500 |  |  | 4500 | 53.19 | 10 | 84610 | 1595 |  | Y | 39 | 25 | [7 empty] | 김덕진 | 2 |  |  | Y | [5 empty] | 0.1 | 143.85 | A |  | 1595 | 3 | 0.27 | 1538 | 1.54 | 54 | 19 | 575 | 9:35 | 25 | 25 | 7 | 0 |  | 0 |  | 400 | N2 | 2021-10-03 00:21 | 2021-10-03 00:53 | 32 | 2021-10-03 00:21 | 33 |  |  |  |  | Y |  |  |  | Y | [5 empty] | 0 | 165.24 | [23 empty] | 0 | 1.35 | A |  |  | 6.01 | 26.348 | 53.38 | 0.196 | 8.881 | 2.025 | 1811.35 | 40 | 0 | 850 | 14 | 0 | 159 | 0 | 647 | 0 | 399 | 0 | 0 | 95 | 58
2021-10-02 | B66675 | 2 | 중탄소 | 46MNVS6 | 연주시작 | Si 탈산 | B | 30 | 65 | 50050 | 114.43 | D | D |  | D | 2 |  | 2 | 1540 | 1523 | 7900 | 7200 |  | 15100 | 187.41 | 14 | 80570 | 1681 |  | Y | 60 | 44 | 연주주입중 클로깅으로 인해 약75톤정도 내려옴 레들교체와 물량이 적어 B66676히트 10톤 받음 | Y | [5 empty] | 이기호 | [5 empty] | Y |  | 105.35 | 12-6 | 0 | 140.35 | A |  | 1649 | 1 | 0.39 | 1578 | 1.72 | 84 | 31 | 259 | 4:19 | 15 | 16 | 0 | 34 |  | 80.31 | 0 | 0 | N2 | 2021-10-03 04:53 | 2021-10-03 05:14 | 22 | 2021-10-03 04:34 | 40 |  |  |  |  | Y | [8 empty] | 4.5 | 0 | 18.69 | [19 empty] | 1.52 |  |  |  | 0.4 | 0.4 | A | [9 empty] | 92 | 0 | 119 | 108 | 0 | 0 | 0 | 505 | 0 | 0 | 0 | 0 | 56 | 0 |  |  | 10 |  | 1
2021-10-02 | A67233 | 1 | 고탄소 | P-AE1055LSM |  | Al 탈산 | B | 37 | 51 | 53200 | 81.6 | D | D | D |  | 1 | 1 |  | 1520 | 1533 | 5000 |  |  | 5000 | 49.25 | 12 | 101532 | 1594 |  | Y | 38 | 29 | [7 empty] | 김덕진 | 2 |  |  | Y |  |  |  | 103.5 | 12-7 | 43.7 | 219.84 | A |  | 1594 | 3 | 0.31 | 1543 | 1.19 | 59 | 22 | 447 | 7:27 | 25 | 25 | 8 | 0 |  | 0 |  | 400 | N2 | 2021-10-03 01:32 | 2021-10-03 01:55 | 22 | 2021-10-03 01:32 | 23 |  |  |  |  | Y |  |  |  | Y | [5 empty] | 0 | 205.51 | [23 empty] | 0 | 4.97 | A |  |  | 6.174 | 26.719 | 53.965 | 0.188 | 8.74 | 2.019 | 1811.35 | 42 | 0 | 842 | 10 | 0 | 160 | 0 | 742 | 0 | 602 | 0 | 0 | 172 | 41
2021-10-02 | B66676 | 2 | 중탄소 | 46MNVS6 |  | Si 탈산 | B | 32 | 73 | 50000 | 102.98 | D | D |  | D | 2 |  | 2 | 1540 | 1493 | 7400 | 6900 |  | 14300 | 177.49 | 14 | 80570 | 1651 | 341 | Y | 51 | 36 | B66675번히트 클로깅으로인해 레들교체 및 재작업 | Y | [5 empty] | 이기호 | [7 empty] | 89.4 | 10-9 | 0 | 214.39 | A |  | 1640 | 1 | 0.39 | 1571 | 1.91 | 77 | 39 | 298 | 4:58 | 15 | 16 | 0 | 34 | 100 | 68.97 | 0 | 0 | N2 | 2021-10-03 05:52 | 2021-10-03 06:07 | 14 | 2021-10-03 05:32 | 35 |  |  |  |  | Y | [8 empty] | 4 | 0 | 17.27 | [23 empty] | 0.66 | 0.66 | A | [9 empty] | 38 | 0 | 38 | 84 | 0 | 0 | 0 | 203 | 0 | 0 | 0 | 0 | 0 | 49 |  |  | 10
2021-10-02 | A67234 | 1 | 고탄소 | P-AE1055LSM |  | Al 탈산 | B | 16 | 3 | 55200 | 82.02 | D | D | D |  | 1 | 1 |  | 1520 | 1535 | 5100 |  |  | 5100 | 60.28 | 10 | 84610 | 1590 |  | Y | 38 | 28 | [7 empty] | 김덕진 | 2 | [6 empty] | 103.35 | 13-8 | 0 | 186.14 | A |  | 1590 | 3 | 0.26 | 1546 | 1.05 | 62 | 23 | 599 | 9:59 | 25 | 25 | 9 | 0 |  | 0 |  | 350 | N2 | 2021-10-03 02:41 | 2021-10-03 02:59 | 18 | 2021-10-03 02:39 | 20 |  |  |  |  | Y |  |  |  | Y | [5 empty] | 0 | 180.24 | [23 empty] | 0 | 0 | A |  |  | 6.146 | 26.548 | 53.91 | 0.194 | 8.771 | 2.03 | 1811.35 | 62 | 0 | 821 | 9 | 0 | 172 | 0 | 597 | 0 | 498 | 0 | 0 | 125 | 70
2021-10-02 | B66677 | 2 | 고탄소 | P-AE1055LSM |  | Al 탈산 | B | 36 | 75 | 50400 | 86.18 | D | D | D |  | 2 | 2 |  | 1530 | 1592 | 1600 | 8800 |  | 10400 | 87.8 | 14 | 118454 | 1624 |  | Y | 36 | 10 | B66674번히트 2연주 주입중 슬라이드게이트 포지션 저하로인해 23톤 내려받음 B66675번히트 주입중 클로깅으로 인해 작업중단으로 P-AE1055LSM으로강종변경 | Y | B66674 | 23 |  |  |  | 이기호 | 2 |  | Y |  |  |  |  | 102.2 | 12-1 | 0.47 | 3.4 | A |  | 1606 | 3 | 0.23 | 1563 | 0.86 | 79 | 49 | 449 | 7:29 | 25 | 25 | 11 | 0 |  | 0 |  | 350 | N2 | 2021-10-03 04:41 | 2021-10-03 05:08 | 27 | 2021-10-03 04:40 | 28 |  |  |  |  | Y |  |  |  | Y | [5 empty] | 0 | 221.12 | [23 empty] | 1.55 | 14.41 | B | [9 empty] | 0 | 0 | 150 | 26 | 0 | 118 | 0 | 1403 | 0 | 0 | 0 | 0 | 531 | 39
2021-10-02 | A67235 | 1 | 고탄소 | P-AE1055LSM |  | Al 탈산 | B | 33 | 60 | 49700 | 86.07 | D | D | D |  | 1 | 1 |  | 1520 | 1552 | 4900 |  |  | 4900 | 57.91 | 10 | 84610 | 1591 |  | Y | 44 | 27 | [7 empty] | 김덕진 | 2 |  | Y |  |  |  |  | 103.1 | 12-5 | 0 | 237.98 | A |  | 1591 | 3 | 0.23 | 1554 | 0.88 | 70 | 38 | 491 | 8:11 | 25 | 25 | 10 | 0 |  | 0 |  | 350 | N2 | 2021-10-03 03:49 | 2021-10-03 04:03 | 14 | 2021-10-03 03:49 | 14 |  |  |  |  | Y |  |  |  | Y | [5 empty] | 0 | 177.94 | [23 empty] | 0 | 1.72 | A |  |  | 4.72 | 28.568 | 53.274 | 0.142 | 11.286 | 1.864 | 1844.26 | 50 | 0 | 1467 | 0 | 0 | 156 | 0 | 499 | 0 | 499 | 0 | 0 | 0 | 28
2021-10-02 | A67236 | 1 | 고탄소 | P-AE1055LSM |  | Al 탈산 | B | 11 | 3 | 55200 | 79.28 | D | D | D |  | 1 | 1 |  | 1520 | 1538 | 4500 |  |  | 4500 | 53.19 | 10 | 84610 | 1599 |  | Y | 42 | 25 | A67233,A67234 | [6 empty] | 김덕진 | 2 | [6 empty] | 98.9 | 13-3 | 0.63 | 76.16 | A |  | 1599 | 3 | 0.21 | 1550 | 1.29 | 66 | 27 | 336 | 5:36 | 25 | 25 | 12 | 0 |  | 0 |  | 400 | N2 | 2021-10-03 05:28 | 2021-10-03 06:11 | 43 | 2021-10-03 05:27 | 44 |  |  |  |  | Y |  |  |  | Y | [5 empty] | 0 | 175.78 | [23 empty] | 1.55 | 15.45 | A |  |  | 4.586 | 28.96 | 52.641 | 0.305 | 11.478 | 1.817 | 1774.41 | 75 | 0 | 767 | 24 | 0 | 175 | 0 | 598 | 0 | 499 | 0 | 0 | 74 | 56
2021-10-02 | B66678 | 2 | 중탄소 | 46MNVS6 |  | Si 탈산 | B | 20 | 63 | 49700 | 99.32 | D | D |  | A | 1 |  | 1 | 1540 | 1595 | 6500 |  |  | 6500 | 80.68 | 14 | 80570 | 1653 |  | Y | 46 | 39 | [7 empty] | 이기호 | 2 |  |  |  |  | Y |  | 105.8 | 12-7 | 0 | 180.68 | A |  | 1647 | 1 | 0.4 | 1581 | 1.74 | 87 | 52 | 327 | 5:27 | 15 | 15 | 0 | 35 |  | 86.6 | 0 | 0 | N2 | 2021-10-03 06:53 | 2021-10-03 07:00 | 7 | 2021-10-03 06:33 | 28 |  |  |  |  | Y | [8 empty] | 4.5 | 0 | 22.58 | [23 empty] | 0.09 | 0.09 | A | [9 empty] | 157 | 0 | 320 | 112 | 0 | 0 | 0 | 0 | 0 | 0 | 0 | 0 | 0 | 62
2021-10-02 | A67237 | 1 | 고탄소 | P-AE1055LSM |  | Al 탈산 | B | 37 | 52 | 51500 | 80.42 | D | A | A |  | 1 | 1 |  | 1520 | 1533 | 6000 |  |  | 6000 | 59.09 | 12 | 101532 | 1586 |  | Y | 45 | 34 | [7 empty] | 김덕진 | 2 | [6 empty] | 110.85 | 13-5 | 269.2 | 1.85 | A |  | 1586 | 3 | 0.2 | 1542 | 1.29 | 58 | 19 | 160 | 2:40 | 25 | 25 | 13 | 0 |  | 0 |  | 400 | N2 | 2021-10-03 06:42 | 2021-10-03 07:13 | 30 | 2021-10-03 06:40 | 33 |  |  |  |  | Y |  |  |  | Y | [5 empty] | 0 | 132.29 | [23 empty] | 0 | 0 | A |  |  | 4.941 | 28.015 | 53.258 | 0.21 | 10.778 | 1.901 | 1828.31 | 83 | 0 | 920 | 0 | 0 | 192 | 0 | 847 | 0 | 552 | 0 | 0 | 128 | 59
2021-10-03 | A67238 | 1 | 고탄소 | P-AE1055LSM |  | Al 탈산 | B | 16 | 4 | 55000 | 73.6 | A | A | A |  | 1 | 1 |  | 1520 | 1563 | 4600 |  |  | 4600 | 54.37 | 10 | 84610 | 1597 |  | Y | 41 | 26 |  |  | A67235 |  |  |  |  | 조관훈 | 2 |  |  | Y | [5 empty] | 0 | 215.05 | A |  | 1597 | 3 | 0.19 | 1542 | 1.67 | 58 | 13 | 226 | 3:46 | 25 | 25 | 14 | 0 |  | 0 |  | 300 | N2 | 2021-10-03 07:37 | 2021-10-03 08:22 | 45 | 2021-10-03 07:37 | 45 |  |  |  |  | Y |  |  |  | Y | [5 empty] | 0 | 118.24 | [23 empty] | 0 | 1.32 | A |  |  | 4.979 | 28.131 | 53.892 | 0.208 | 10.823 | 1.915 | 1828.31 | 34 | 0 | 798 | 0 | 0 | 163 | 0 | 989 | 0 | 496 | 0 | 0 | 147 | 66
2021-10-03 | B66679 | 2 | 중탄소 | 46MNVS6 |  | Si 탈산 | B | 33 | 61 | 50150 | 94.7 | A | A |  | A | 1 |  | 1 | 1540 | 1567 | 6900 |  |  | 6900 | 74.93 | 16 | 92080 | 1650 |  | Y | 47 | 36 |  |  | B66676 | 05 | [7 empty] | Y |  | Y |  |  |  | 0 | 263.92 | A |  | 1645 | 1 | 0.35 | 1579 | 1.72 | 85 | 48 | 306 | 5:06 | 15 | 16 | 0 | 36 |  | 57.54 | 0 | 0 | N2 | 2021-10-03 07:59 | 2021-10-03 08:04 | 5 | 2021-10-03 07:43 | 20 |  |  |  |  | Y | [8 empty] | 4.5 | 0 | 17.26 | [23 empty] | 0.25 | 0.25 | A | [9 empty] | 63 | 0 | 377 | 85 | 0 | 0 | 0 | 396 | 0 | 109 | 0 | 0 | 97 | 36
2021-10-03 | B66680 | 2 | 중탄소 | 46MNVS6 | 잔강최소화전 | Si 탈산 | B | 36 | 76 | 50750 | 100.67 | A | A |  | A | 1 |  | 1 | 1540 | 1532 | 8200 |  |  | 8200 | 84.03 | 17 | 97579 | 1637 |  | Y | 49 | 43 |  |  | B66677 | 09 |  |  |  | 임현진 | 2 |  |  | Y |  | Y |  | 106.25 | 12-5 | 0 | 298.81 | A |  | 1640 | 1 | 0.36 | 1579 | 1.47 | 85 | 47 | 384 | 6:24 | 15 | 16 | 0 | 37 |  | 43.04 | 0 | 0 | N2 | 2021-10-03 09:05 | 2021-10-03 09:30 | 25 | 2021-10-03 08:48 | 42 |  |  |  |  | Y | [8 empty] | 4.5 | 0 | 14.99 | [23 empty] | 0.17 | 0.17 | A | [9 empty] | 65 | 0 | 448 | 101 | 0 | 0 | 0 | 302 | 0 | 0 | 0 | 0 | 55 | 76
2021-10-03 | A67239 | 1 | 고탄소 | P-AE1055LSM |  | Al 탈산 | B | 30 | 66 | 49300 | 80.18 | A | A | A |  | 1 | 1 |  | 1520 | 1551 | 5200 |  |  | 5200 | 51.22 | 12 | 101532 | 1592 |  | Y | 40 | 29 |  |  | A67236 |  |  |  |  | 조관훈 | 2 |  |  | Y |  |  |  | 101.55 | 12-3 | 0 | 238.28 | A |  | 1592 | 3 | 0.18 | 1550 | 1.11 | 66 | 23 | 175 | 2:55 | 25 | 25 | 15 | 0 |  | 0 |  | 300 | N2 | 2021-10-03 08:46 | 2021-10-03 09:26 | 40 | 2021-10-03 08:44 | 42 |  |  |  |  | Y |  |  |  | Y | [5 empty] | 0 | 137.61 | [23 empty] | 0 | 0.06 | A |  |  | 5.419 | 26.567 | 54.71 | 0.102 | 10.095 | 2.059 | 1888.12 | 56 | 0 | 812 | 0 | 0 | 162 | 0 | 896 | 0 | 592 | 0 | 0 | 124 | 26
2021-10-03 | A67240 | 1 | 고탄소 | AE1055LS | 유사강종연연주 | Al 탈산 | B | 11 | 4 | 55400 | 81.78 | A | A | A |  | 1 | 1 |  | 1520 | 1543 | 6000 |  |  | 6000 | 59.1 | 12 | 101520 | 1600 |  | Y | 43 | 36 |  |  | A67237 |  |  |  |  | 조관훈 | 2 |  |  | Y |  |  |  | 101.55 | 13-6 | 0 | 217.69 | A |  | 1600 | 3 | 0.21 | 1555 | 1.15 | 71 | 26 | 242 | 4:02 | 25 | 26 | 16 | 0 |  | 0 |  | 500 | N2 | 2021-10-03 09:44 | 2021-10-03 10:30 | 46 | 2021-10-03 09:43 | 46 |  |  |  |  | Y |  |  |  | Y | [5 empty] | 0.03 | 190.63 | [23 empty] | 0 | 1.39 | A |  |  | 5.453 | 26.374 | 54.778 | 0.107 | 10.045 | 2.076 | 1888.12 | 45 | 0 | 801 | 0 | 0 | 164 | 0 | 941 | 0 | 549 | 0 | 0 | 164 | 78
2021-10-03 | B66681 | 2 | 중탄소 | SMN440 | 잔강최소화 | Al 탈산 | B | 32 | 74 | 50050 | 98.1 | A | A |  | A | 1 |  | 1 | 1540 | 1567 | 7800 |  |  | 7800 | 83.59 | 16 | 93312 | 1649 |  | Y | 51 | 42 |  |  | B66678 | 13 |  |  |  | 임현진 | 2 |  |  | Y |  | Y |  | 105.95 | 12-5 | 347.69 | 0 | A |  | 1645 | 1 | 0.41 | 1581 | 1.46 | 87 | 37 | 241 | 4:01 | 18 | 18 | 0 | 38 | 50 | 50.71 | 0 | 0 | AR | 2021-10-03 10:03 | 2021-10-03 10:53 | 50 | 2021-10-03 09:52 | 61 |  |  |  |  | N | [8 empty] | 4.5 | 14.47 | 0 | [20 empty] | 0.97 |  |  | 0.1 | 0.1 | B | [9 empty] | 0 | 0 | 1012 | 143 | 0 | 348 | 0 | 1106 | 0 | 203 | 0 | 0 | 155 | 25 |  |  | 9
2021-10-03 | A67241 | 1 | 고탄소 | AE1055LS |  | Al 탈산 | B | 37 | 53 | 52800 | 84.17 | A | A | A |  | 1 | 1 |  | 1520 | 1559 | 5700 |  |  | 5700 | 56.15 | 12 | 101520 | 1602 | 361 | Y | 44 | 34 |  |  | A67238 |  |  |  |  | 조관훈 | 2 |  |  | Y |  |  |  | 106.65 | 12-10 | 0 | 187.87 | A |  | 1602 | 3 | 0.23 | 1562 | 1.03 | 78 | 33 | 379 | 6:19 | 25 | 25 | 17 | 0 |  | 0 |  | 500 | N2 | 2021-10-03 10:47 | 2021-10-03 11:28 | 41 | 2021-10-03 10:45 | 42 |  |  |  |  | Y |  |  |  | Y | [5 empty] | 0 | 204.89 | [23 empty] | 0 | 3.89 | A | [9 empty] | 0 | 0 | 789 | 0 | 0 | 173 | 0 | 789 | 0 | 542 | 0 | 0 | 96 | 34
2021-10-03 | B66682 | 2 | 중탄소 | SMN440 |  | Al 탈산 | B | 20 | 64 | 49150 | 101.28 | A | A |  | A | 1 |  | 1 | 1540 | 1526 | 7700 |  |  | 7700 | 87.69 | 14 | 87810 | 1642 |  | Y | 48 | 41 |  |  | B66679 | 05 |  |  |  | 임현진 | 2 |  |  | Y |  | Y |  | 100.15 | 12-2 | 300.96 | 0 | A |  | 1628 | 1 | 0.39 | 1556 | 1.58 | 62 | 33 | 224 | 3:44 | 18 | 22 | 0 | 39 | 88 | 75.95 | 0 | 0 | AR | 2021-10-03 11:23 | 2021-10-03 11:56 | 33 | 2021-10-03 11:12 | 44 |  |  |  |  | N | [8 empty] | 5 | 32.08 | 0 | [20 empty] | 0.71 |  |  | 0.11 | 0.11 | A | [9 empty] | 0 | 0 | 957 | 126 | 0 | 322 | 0 | 794 | 0 | 209 | 0 | 0 | 56 | 44 |  |  | 4
2021-10-03 | B66683 | 2 | 중탄소 | SMN440 |  | Al 탈산 | B | 33 | 62 | 49650 | 87.17 | A | A |  | A | 1 |  | 1 | 1540 | 1533 | 6500 |  |  | 6500 | 74.93 | 11 | 86746 | 1621 |  | Y | 45 | 36 |  |  | B66680 | 05 |  |  |  | 임현진 | 2 |  |  | Y |  | Y |  | 107.35 | 12-9 | 255.77 | 0 | A |  | 1616 | 1 | 0.38 | 1559 | 0 | 65 | 27 | 225 | 3:45 | 18 | 19 | 0 | 40 |  | 39.78 | 0 | 0 | AR | 2021-10-03 12:15 | 2021-10-03 12:58 | 43 | 2021-10-03 12:05 | 53 |  |  |  |  | N | [8 empty] | 4.5 | 12.53 | 0 | [20 empty] | 1.17 |  |  | 0.05 | 0.05 | A | [9 empty] | 0 | 0 | 1103 | 123 | 0 | 323 | 0 | 608 | 0 | 209 | 0 | 0 | 0 | 33 |  |  | 6
2021-10-03 | A67242 | 1 | 고탄소 | AE1055LS |  | Al 탈산 | B | 16 | 5 | 54500 | 82.97 | A | A | A |  | 1 | 1 |  | 1520 | 1535 | 5200 |  |  | 5200 | 51.22 | 12 | 101520 | 1589 |  | Y | 41 | 31 |  |  | A67239 |  |  |  |  | 조관훈 | 2 |  | Y |  |  |  |  | 101 | 13-5 | 0 | 195.84 | A |  | 1580 | 3 | 0.22 | 1540 | 1 | 56 | 27 | 246 | 4:06 | 25 | 25 | 18 | 0 |  | 0 |  | 300 | N2 | 2021-10-03 12:13 | 2021-10-03 12:28 | 15 | 2021-10-03 12:10 | 18 |  |  |  |  | Y |  |  |  | Y | [5 empty] | 0 | 159 | [23 empty] | 0 | 0 | A | [9 empty] | 74 | 0 | 848 | 0 | 0 | 190 | 0 | 499 | 0 | 397 | 0 | 0 | 48 | 30
2021-10-03 | B66684 | 2 | 중탄소 | SMN440 | TUNDISH교체전 | Al 탈산 | B | 36 | 77 | 50000 | 86.45 | A | A |  | A | 1 |  | 1 | 1540 | 1511 | 6600 |  |  | 6600 | 65.4 | 13 | 100917 | 1620 |  | Y | 42 | 33 | [7 empty] | 임현진 | 2 |  |  |  |  | Y |  |  |  | 260.76 | 0 | A |  | 1618 | 1 | 0.36 | 1558 | 1.55 | 64 | 27 | 381 | 6:21 | 18 | 19 | 0 | 41 |  | 40.69 | 0 | 0 | AR | 2021-10-03 13:16 | 2021-10-03 14:03 | 46 | 2021-10-03 13:05 | 57 |  |  |  |  | N | [8 empty] | 5.5 | 13.88 | 0 | [20 empty] | 0.92 |  |  | 0.12 | 0.12 | A | [9 empty] | 0 | 0 | 841 | 72 | 0 | 282 | 0 | 958 | 0 | 207 | 0 | 0 | 106 | 22 |  |  | 6
2021-10-03 | A67243 | 1 | 고탄소 | AE1055LS |  | Al 탈산 | B | 30 | 67 | 49200 | 76.03 | A | A | A |  | 1 | 1 |  | 1520 | 1562 | 4100 |  |  | 4100 | 48.46 | 10 | 84600 | 1597 |  | Y | 41 | 23 |  |  | A67240 |  |  |  |  | 조관훈 | 2 |  | Y |  |  |  |  | 103.55 | 12-4 | 0 | 214.1 | A |  | 1597 | 3 | 0.18 | 1546 | 1.46 | 62 | 32 | 222 | 3:42 | 25 | 25 | 19 | 0 |  | 0 |  | 300 | N2 | 2021-10-03 13:09 | 2021-10-03 13:25 | 16 | 2021-10-03 13:09 | 16 |  |  |  |  | Y |  |  |  | Y | [5 empty] | 0 | 129.75 | [23 empty] | 0 | 1.43 | A | [9 empty] | 50 | 0 | 843 | 0 | 0 | 210 | 0 | 497 | 0 | 399 | 0 | 0 | 49 | 8
2021-10-03 | B66685 | 2 | 저탄소 | 25MOCRS4HM3 | TUNDISH교체 | Si 탈산 | B | 32 | 75 | 49600 | 122.12 | A | A |  | B | 1 |  | 1 | 1555 | 1570 | 9300 |  |  | 9300 | 101.97 | 11 | 91201 | 1700 |  | Y | 50 | 46 | [7 empty] | 임현진 | 2 |  |  |  |  | Y |  | 108.1 | 12-7 | 0.07 | 222.53 | A |  | 1682 | 1 | 0.38 | 1600 | 1.31 | 92 | 42 | 287 | 4:47 | 18 | 21 | 0 | 42 |  | 42.4 | 0 | 0 | N2 VD도착 N% 1. 190PPM ↓ N2 2. 190PPM ↑ AR | 2021-10-03 14:48 | 2021-10-03 15:22 | 35 | 2021-10-03 14:22 | 60 |  |  |  |  | Y | [8 empty] | 4 | 12.63 | 4.4 | [16 empty] | 0.9 |  |  | 2.03 |  |  |  | 0.72 | 0.72 | A | [9 empty] | 1135 | 193 | 0 | 61 | 0 | 0 | 0 | 496 | 0 | 0 | 0 | 0 | 0 | 8 |  |  | 6 |  | 1
2021-10-03 | A67244 | 1 | 고탄소 | AE1055LS | TUNDISH교체전 | Al 탈산 | B | 11 | 5 | 55300 | 76.27 | A | A | B |  | 1 | 1 |  | 1520 | 1539 | 4700 |  |  | 4700 | 52.06 | 12 | 90287 | 1597 |  | Y | 40 | 26 |  |  | A67241 |  |  |  |  | 조관훈 | 2 |  | Y |  |  |  |  | 98.45 | 13-2 | 0 | 162.36 | A |  | 1597 | 3 | 0.18 | 1550 | 1.24 | 66 | 30 | 335 | 5:35 | 25 | 25 | 20 | 0 |  | 0 |  | 400 | N2 | 2021-10-03 14:15 | 2021-10-03 14:33 | 18 | 2021-10-03 14:13 | 19 |  |  |  |  | Y |  |  |  | Y | [5 empty] | 0 | 143.72 | [23 empty] | 0 | 3.15 | A | [9 empty] | 18 | 0 | 669 | 0 | 0 | 200 | 0 | 499 | 0 | 396 | 0 | 0 | 67 | 31
2021-10-03 | B66686 | 2 | 저탄소 | 25MOCRS4HM3 |  | Si 탈산 | B | 20 | 65 | 49500 | 102.9 | A | B |  | B | 1 |  | 1 | 1555 | 1554 | 8200 |  |  | 8200 | 89.91 | 11 | 91201 | 1652 |  | Y | 45 | 40 | [7 empty] | 최남길 | [5 empty] | Y |  | 106.4 | 12-7 | 0 | 268.95 | A |  | 1657 | 1 | 0.34 | 1570 | 1.62 | 62 | 31 | 302 | 5:02 | 18 | 19 | 0 | 43 |  | 38.88 | 0 | 0 | N2 VD도착 N% 1. 190PPM ↓ N2 2. 190PPM ↑ AR | 2021-10-03 15:39 | 2021-10-03 16:21 | 42 | 2021-10-03 15:17 | 64 |  |  |  |  | Y | [8 empty] | 4.5 | 11.3 | 3.08 | [23 empty] | 0.37 | 0.37 | B | [9 empty] | 1043 | 201 | 0 | 73 | 0 | 0 | 0 | 496 | 0 | 0 | 0 | 0 | 0 | 12 |  |  | 6
2021-10-03 | A67245 | 1 | 고탄소 | AE1055LS | TUNDISH교체 | Al 탈산 | B | 37 | 54 | 52800 | 78.33 | B | B | B |  | 1 | 1 |  | 1520 | 1527 | 6500 |  |  | 6500 | 64.03 | 12 | 101520 | 1608 |  | Y | 40 | 34 | [7 empty] | 김형철 | 2 |  | Y |  |  |  |  | 106.6 | 12-10 | 0 | 271.22 | A |  | 1608 | 3 | 0.19 | 1570 | 1 | 86 | 35 | 348 | 5:48 | 25 | 25 | 21 | 0 |  | 0 |  | 400 | N2 | 2021-10-03 15:30 | 2021-10-03 15:58 | 30 | 2021-10-03 15:29 | 31 |  |  |  |  | Y |  |  |  | Y | [5 empty] | 0 | 178.31 | [19 empty] | 1.89 |  |  |  | 0 | 5.15 | A | [9 empty] | 99 | 0 | 890 | 23 | 0 | 197 | 0 | 698 | 0 | 546 | 0 | 0 | 31 | 31 |  |  |  |  | 1
2021-10-03 | B66687 | 2 | 저탄소 | 25MOCRS4HM3 |  | Si 탈산 | B | 33 | 63 | 49800 | 109.85 | B | B |  | B | 1 |  | 1 | 1555 | 1545 | 8400 |  |  | 8400 | 86.7 | 17 | 96883 | 1622 |  | Y | 50 | 47 | [7 empty] | 최남길 | 2 |  |  |  |  | Y |  | 105.6 | 12-7 | 0 | 336.36 | A |  | 1642 | 1 | 0.34 | 1582 | 0 | 74 | 29 | 242 | 4:02 | 18 | 19 | 0 | 44 |  | 46.96 | 0 | 0 | N2 VD도착 N% 1. 190PPM ↓ N2 2. 190PPM ↑ AR | 2021-10-03 16:58 | 2021-10-03 17:21 | 23 | 2021-10-03 16:37 | 43 |  |  |  |  | Y | [8 empty] | 4.5 | 15.54 | 3.69 | [23 empty] | 0.3 | 0.3 | A | [9 empty] | 952 | 271 | 0 | 82 | 0 | 0 | 0 | 499 | 0 | 0 | 0 | 0 | 58 | 0 |  |  | 6 | 0.045
2021-10-03 | A67246 | 1 | 고탄소 | AE1055LS |  | Al 탈산 | B | 16 | 6 | 55200 | 75.88 | B | B | B |  | 1 | 1 |  | 1520 | 1539 | 5200 |  |  | 5200 | 61.47 | 10 | 84600 | 1595 |  | Y | 40 | 27 | [7 empty] | 김형철 | 2 |  | Y |  |  |  |  | 104.1 | 13-9 | 0 | 194.39 | A |  | 1589 | 3 | 0.2 | 1541 | 0 | 57 | 29 | 319 | 5:19 | 25 | 25 | 22 | 0 |  | 0 |  | 400 | N2 | 2021-10-03 16:27 | 2021-10-03 17:02 | 34 | 2021-10-03 16:26 | 36 |  |  |  |  | Y |  |  |  | Y | [5 empty] | 0 | 193.18 | [23 empty] | 0 | 11.86 | A | [9 empty] | 54 | 0 | 801 | 41 | 0 | 170 | 0 | 849 | 0 | 653 | 0 | 0 | 75 | 79
2021-10-03 | A67247 | 1 | 고탄소 | AE1055LS |  | Al 탈산 | B | 1 | 1 | 54200 | 86.48 | B | B | B |  | 1 | 1 |  | 1520 | 1526 | 5200 |  |  | 5200 | 61.47 | 10 | 84600 | 1596 |  | Y | 41 | 28 | 대보수래들 | [6 empty] | 김형철 | 2 |  | Y |  |  |  |  | 100.2 | 13-5 | 0 | 119.01 | A |  | 1596 | 3 | 0.2 | 1559 | 0.74 | 75 | 26 | 340 | 5:40 | 25 | 25 | 23 | 0 |  | 0 |  | 400 | N2 | 2021-10-03 17:34 | 2021-10-03 18:00 | 26 | 2021-10-03 17:33 | 27 |  |  |  |  | Y |  |  |  | Y | [5 empty] | 0 | 249.32 | [23 empty] | 0 | 13.67 | A | [9 empty] | 35 | 0 | 770 | 14 | 0 | 147 | 0 | 642 | 0 | 495 | 0 | 0 | 100 | 56
2021-10-03 | B66688 | 2 | 저탄소 | 25MOCRS4HM3 |  | Si 탈산 | B | 36 | 78 | 50300 | 110.1 | B | B |  | B | 1 |  | 1 | 1555 | 1552 | 8200 |  |  | 8200 | 76.83 | 16 | 106730 | 1622 | 683 | Y | 54 | 40 |  |  | B66685 | 04 |  |  |  | 최남길 |  |  |  | Y |  | Y |  | 103 | 12-2 | 0 | 273.72 | A |  | 1635 | 1 | 0.35 | 1571 | 1.57 | 63 | 25 | 285 | 4:45 | 18 | 19 | 0 | 45 |  | 43.9 | 0 | 0 | N2 VD도착 N% 1. 190PPM ↓ N2 2. 190PPM ↑ AR | 2021-10-03 18:03 | 2021-10-03 18:20 | 17 | 2021-10-03 17:43 | 36 |  |  |  |  | Y | [8 empty] | 4 | 15.8 | 0 | [23 empty] | 0.47 | 0.47 | A | [9 empty] | 1018 | 158 | 0 | 58 | 0 | 0 | 0 | 500 | 0 | 0 | 0 | 0 | 112 | 11 |  |  | 6 | 0.0277
2021-10-03 | A67248 | 1 | 고탄소 | AE1055LS |  | Al 탈산 | B | 11 | 6 | 55700 | 77.48 | B | B | B |  | 1 | 1 |  | 1520 | 1537 | 6200 |  |  | 6200 | 61.07 | 12 | 101520 | 1582 |  | Y | 41 | 25 | [7 empty] | 김형철 | 2 |  |  | Y |  |  |  | 105.05 | 13-10 | 0 | 126.48 | A |  | 1582 | 3 | 0.19 | 1545 | 1 | 61 | 24 | 284 | 4:44 | 25 | 25 | 24 | 0 |  | 0 |  | 400 | N2 | 2021-10-03 18:34 | 2021-10-03 18:58 | 24 | 2021-10-03 18:32 | 25 |  |  |  |  | Y |  |  |  | Y | [5 empty] | 0 | 171.16 | [23 empty] | 0 | 15.31 | A | [9 empty] | 0 | 0 | 719 | 12 | 0 | 151 | 0 | 859 | 0 | 648 | 0 | 0 | 51 | 77
2021-10-03 | B66689 | 2 | 저탄소 | 25MOCRS4HM3 |  | Si 탈산 | B | 32 | 76 | 49200 | 102.43 | B | B |  | B | 1 |  | 1 | 1555 | 1544 | 7900 |  |  | 7900 | 81.54 | 17 | 96883 | 1621 |  | Y | 49 | 41 |  |  | B66686 | 04 |  |  |  | 최남길 | 2 |  |  | Y |  | Y |  | 114.5 | 13-3 | 0 | 162.12 | A |  | 1625 | 1 | 0.35 | 1571 | 1.44 | 63 | 21 | 245 | 4:05 | 18 | 18 | 0 | 46 |  | 46.33 | 0 | 0 | N2 VD도착 N% 1. 190PPM ↓ N2 2. 190PPM ↑ AR | 2021-10-03 19:02 | 2021-10-03 19:24 | 22 | 2021-10-03 18:44 | 39 |  |  |  |  | Y | [8 empty] | 3.5 | 11.91 | 3.08 | [23 empty] | 0.38 | 0.38 | A | [9 empty] | 1252 | 0 | 0 | 100 | 0 | 0 | 0 | 803 | 0 | 0 | 0 | 0 | 58 | 16 |  |  | 6 | 0
2021-10-03 | A67249 | 1 | 고탄소 | AE1055LS |  | Al 탈산 | B | 37 | 55 | 53100 | 74.42 | B | B | B |  | 1 | 1 |  | 1520 | 1568 | 3500 |  |  | 3500 | 34.48 | 12 | 101520 | 1589 |  | Y | 42 | 19 | [7 empty] | 김형철 | 2 |  |  | Y |  |  |  | 102.9 | 12-6 | 0 | 95.69 | A |  | 1589 | 3 | 0.19 | 1550 | 1 | 66 | 30 | 319 | 5:19 | 25 | 25 | 25 | 0 |  | 0 |  | 400 | N2 | 2021-10-03 19:32 | 2021-10-03 19:58 | 26 | 2021-10-03 19:31 | 27 |  |  |  |  | Y |  |  |  | Y | [5 empty] | 0 | 181.95 | [23 empty] | 0 | 16.89 | A | [9 empty] | 37 | 0 | 775 | 35 | 0 | 149 | 0 | 496 | 0 | 400 | 0 | 0 | 0 | 26
2021-10-03 | B66690 | 2 | 저탄소 | 25MOCRS4HM3 | 잔강최소화전 | Si 탈산 | B | 20 | 66 | 49200 | 100.47 | B | B |  | B | 1 |  | 1 | 1555 | 1558 | 7200 |  |  | 7200 | 70.19 | 18 | 102582 | 1638 |  | Y | 45 | 36 |  |  | B66687 | 05 |  |  |  | 최남길 | 2 |  |  | Y |  | Y |  | 109.5 | 12-10 | 0 | 206.24 | A |  | 1629 | 1 | 0.36 | 1576 | 1.28 | 68 | 22 | 276 | 4:36 | 18 | 18 | 0 | 47 |  | 40.44 | 0 | 0 | N2 VD도착 N% 1. 190PPM ↓ N2 2. 190PPM ↑ AR | 2021-10-03 20:04 | 2021-10-03 20:34 | 30 | 2021-10-03 19:48 | 47 |  |  |  |  | Y | [8 empty] | 4 | 13.29 | 1.75 | [23 empty] | 0.3 | 0.3 | A | [9 empty] | 1212 | 0 | 0 | 62 | 0 | 0 | 0 | 499 | 0 | 0 | 0 | 0 | 58 | 0 |  |  | 6 | 0.0215
2021-10-03 | A67250 | 1 | 고탄소 | AE1055LS |  | Al 탈산 | B | 16 | 7 | 55700 | 72.05 | B | B | B |  | 1 | 1 |  | 1520 | 1571 | 3400 |  |  | 3400 | 33.49 | 12 | 101520 | 1594 |  | Y | 41 | 21 | [7 empty] | 김형철 | 2 |  | Y |  |  |  |  | 101.8 | 13-6 | 0 | 125.17 | A |  | 1589 | 3 | 0.19 | 1550 | 1 | 66 | 29 | 333 | 5:33 | 25 | 25 | 26 | 0 |  | 0 |  | 400 | N2 | 2021-10-03 20:26 | 2021-10-03 20:55 | 29 | 2021-10-03 20:25 | 30 |  |  |  |  | Y |  |  |  | Y | [5 empty] | 0 | 181.61 | [23 empty] | 0 | 19.52 | A | [9 empty] | 0 | 0 | 687 | 17 | 0 | 163 | 0 | 500 | 0 | 397 | 0 | 0 | 0 | 53
2021-10-03 | B66691 | 2 | 저탄소 | 25MOCRS4HM | 잔강최소화 | Si 탈산 | B | 33 | 64 | 49750 | 103.68 | B | B |  | B | 1 |  | 1 | 1555 | 1563 | 7900 |  |  | 7900 | 84.07 | 16 | 93968 | 1646 |  | Y | 50 | 44 |  |  | B66688 | 04 |  |  |  | 최남길 | 2 |  |  | Y |  | Y |  | 112.85 | 13-4 | 0 | 226.06 | A |  | 1638 | 1 | 0.31 | 1576 | 1.38 | 66 | 12 | 283 | 4:43 | 18 | 19 | 0 | 48 |  | 39.53 | 0 | 0 | N2 | 2021-10-03 21:07 | 2021-10-03 21:58 | 51 | 2021-10-03 20:51 | 67 |  |  |  |  | Y | [8 empty] | 4 | 13.95 | 1.9 | [23 empty] | 0.41 | 0.41 | A | [9 empty] | 1181 | 0 | 208 | 62 | 0 | 0 | 0 | 499 | 0 | 0 | 0 | 0 | 59 | 6 |  |  | 6 | 0
2021-10-03 | A67251 | 1 | 고탄소 | AE1055LS |  | Al 탈산 | B | 1 | 2 | 55200 | 74.57 | B | B | B |  | 1 | 1 |  | 1520 | 1560 | 4200 |  |  | 4200 | 41.37 | 12 | 101520 | 1585 |  | Y | 41 | 24 | [7 empty] | 김형철 | 2 |  | Y |  |  |  |  | 102.3 | 13-8 | 0 | 81.78 | A |  | 1585 | 3 | 0.18 | 1585 | 0 | 101 | 25 | 338 | 5:38 | 25 | 25 | 27 | 0 |  | 0 |  | 400 | N2 | 2021-10-03 21:27 | 2021-10-03 21:53 | 26 | 2021-10-03 21:26 | 28 |  |  |  |  | Y |  |  |  | Y | [5 empty] | 0 | 179.65 | [23 empty] | 0 | 21.16 | A | [9 empty] | 48 | 0 | 808 | 25 | 0 | 161 | 0 | 499 | 0 | 398 | 0 | 0 | 0 | 71
2021-10-03 | B66692 | 2 | 저탄소 | 25MOCRS4HM |  | Si 탈산 | B | 36 | 79 | 50100 | 110.6 | B | B |  | B | 1 |  | 1 | 1555 | 1558 | 8100 |  |  | 8100 | 78.02 | 13 | 103818 | 1664 |  | Y | 47 | 43 | [7 empty] | 최남길 | 2 |  |  |  |  | Y |  | 105.9 | 12-4 | 0 | 267.14 | A |  | 1651 | 1 | 0.41 | 1577 | 1.63 | 67 | 21 | 322 | 5:22 | 18 | 19 | 0 | 49 |  | 99.72 | 0 | 0 | N2 | 2021-10-03 22:17 | 2021-10-03 23:04 | 47 | 2021-10-03 21:53 | 70 |  |  |  |  | Y | [8 empty] | 4.4 | 5.22 | 24.37 | [23 empty] | 0.61 | 0.61 | B | [9 empty] | 1273 | 0 | 210 | 58 | 0 | 0 | 0 | 728 | 0 | 0 | 0 | 0 | 126 | 0 |  |  | 6 | 0
2021-10-03 | A67252 | 1 | 고탄소 | AE1055LS |  | Al 탈산 | B | 11 | 7 | 55000 | 73.18 | B | B | D |  | 1 | 1 |  | 1520 | 1534 | 5500 |  |  | 5500 | 54.18 | 12 | 101520 | 1593 |  | Y | 42 | 28 | [7 empty] | 김형철 | 2 |  |  | Y |  |  |  | 104.9 | 13-9 | 0 | 242.77 | A |  | 1593 | 3 | 0.18 | 1551 | 1.24 | 67 | 26 | 166 | 2:46 | 25 | 26 | 28 | 0 |  | 0 |  | 400 | N2 | 2021-10-03 22:20 | 2021-10-03 22:50 | 30 | 2021-10-03 22:18 | 32 |  |  |  |  | Y |  |  |  | Y | [5 empty] | 0 | 157.44 | [23 empty] | 1.06 | 21.74 | A | [9 empty] | 0 | 0 | 735 | 33 | 0 | 149 | 0 | 789 | 0 | 617 | 0 | 0 | 151 | 89
2021-10-03 | B66693 | 2 | 저탄소 | 25MOCRS4HM |  | Si 탈산 | B | 32 | 77 | 49450 | 122.63 | B | D |  | D | 1 |  | 1 | 1555 | 1567 | 9400 |  |  | 9400 | 91.95 | 13 | 102232 | 1650 |  | Y | 69 | 49 | [7 empty] | 최남길 | 2 | [6 empty] | 99.85 | 11-9 | 0 | 240.42 | A |  | 1660 | 1 | 0.49 | 1593 | 1.73 | 83 | 34 | 310 | 5:10 | 18 | 19 | 0 | 50 |  | 162.43 | 0 | 0 | N2 | 2021-10-03 23:30 | 2021-10-04 00:12 | 42 | 2021-10-03 23:13 | 58 |  |  |  |  | Y | [8 empty] | 4.5 | 0 | 37.04 | [23 empty] | 0.66 | 0.66 | A | [9 empty] | 1218 | 18 | 294 | 86 | 0 | 0 | 0 | 500 | 0 | 0 | 0 | 0 | 133 | 0 |  |  | 6
2021-10-03 | A67253 | 1 | 고탄소 | AE1055LS |  | Al 탈산 | B | 37 | 56 | 53100 | 74.25 | D | D | D |  | 1 | 1 |  | 1520 | 1582 | 3300 |  |  | 3300 | 39.01 | 10 | 84600 | 1587 |  | Y | 40 | 20 | [7 empty] | 김덕진 | 2 | [6 empty] | 105.1 | 12-8 | 0.1 | 197.44 | A |  | 1587 | 3 | 0.19 | 1552 | 1.06 | 68 | 30 | 217 | 3:37 | 25 | 25 | 29 | 0 |  | 0 |  | 400 | N2 | 2021-10-03 23:21 | 2021-10-03 23:59 | 39 | 2021-10-03 23:19 | 41 |  |  |  |  | Y |  |  |  | Y | [5 empty] | 0 | 147.79 | [23 empty] | 0.01 | 0 | A | [9 empty] | 37 | 0 | 821 | 17 | 0 | 156 | 0 | 548 | 0 | 450 | 0 | 0 | 63 | 30
2021-10-03 | B66694 | 2 | 저탄소 | 25MOCRS4HM | TUNDISH교체전 | Si 탈산 | B | 20 | 67 | 49050 | 111.65 | D | D |  | D | 1 |  | 1 | 1555 | 1544 | 9000 |  |  | 9000 | 99.79 | 14 | 90186 | 1651 |  | Y | 54 | 47 | [7 empty] | 이기호 | 2 |  |  |  |  | Y |  | 104.15 | 12-5 | 0 | 249.58 | A |  | 1648 | 1 | 0.46 | 1578 | 1.46 | 68 | 31 | 369 | 6:09 | 18 | 19 | 0 | 51 |  | 170.78 | 0 | 0 | N2 | 2021-10-04 00:51 | 2021-10-04 01:16 | 25 | 2021-10-04 00:32 | 44 |  |  |  |  | Y | [8 empty] | 5 | 0 | 38.95 | [23 empty] | 0.69 | 0.69 | A | [9 empty] | 1280 | 0 | 0 | 62 | 0 | 0 | 0 | 502 | 0 | 0 | 0 | 0 | 81 | 0 |  |  | 6 | 0
2021-10-03 | A67254 | 1 | 고탄소 | AE1055LS |  | Al 탈산 | B | 16 | 8 | 55600 | 73.47 | D | D | D |  | 1 | 1 |  | 1520 | 1580 | 3400 |  |  | 3400 | 40.19 | 10 | 84600 | 1596 |  | Y | 41 | 20 | [7 empty] | 김덕진 | 2 |  | Y | [6 empty] | 0.04 | 46.01 | A |  | 1596 | 3 | 0.18 | 1553 | 1.26 | 69 | 30 | 148 | 2:28 | 25 | 25 | 30 | 0 |  | 0 |  | 400 | N2 | 2021-10-04 00:24 | 2021-10-04 00:59 | 36 | 2021-10-04 00:22 | 38 |  |  |  |  | Y |  |  |  | Y | [5 empty] | 0 | 156.49 | [23 empty] | 0.01 | 0 | A | [9 empty] | 0 | 0 | 765 | 24 | 0 | 156 | 0 | 498 | 0 | 502 | 0 | 0 | 61 | 40
2021-10-03 | A67255 | 1 | 고탄소 | AE1055LS |  | Al 탈산 | B | 1 | 3 | 55200 | 76.33 | D | D | D |  | 1 | 1 |  | 1520 | 1583 | 3600 |  |  | 3600 | 35.46 | 12 | 101520 | 1599 |  | Y | 42 | 20 | [7 empty] | 김덕진 | 2 |  |  | Y |  |  |  | 101.05 | 13-6 | 0.12 | 156.65 | A |  | 1599 | 3 | 0.17 | 1544 | 1.41 | 60 | 25 | 136 | 2:16 | 25 | 26 | 31 | 0 |  | 0 |  | 400 | N2 | 2021-10-04 01:30 | 2021-10-04 01:56 | 26 | 2021-10-04 01:30 | 27 |  |  |  |  | Y |  |  |  | Y | [5 empty] | 0 | 184.22 | [23 empty] | 2.94 | 0 | A | [9 empty] | 50 | 0 | 830 | 13 | 0 | 175 | 0 | 499 | 0 | 515 | 0 | 0 | 74 | 49
2021-10-03 | B66695 | 2 | 중탄소 | KFMN438S | TUNDISH교체 | Al 탈산 | B | 33 | 65 | 49400 | 101.63 | D | D |  | D | 1 |  | 1 | 1540 | 1522 | 7900 |  |  | 7900 | 88.55 | 16 | 89216 | 1665 | 342 | Y | 45 | 40 | [15 empty] | 98.5 | 11-10 | 0 | 212.22 | A |  | 1656 | 1 | 0.52 | 1578 | 1.82 | 86 | 36 | 280 | 4:40 | 15 | 16 | 0 | 52 |  | 109.23 | 0 | 0 | AR | 2021-10-04 02:05 | 2021-10-04 02:41 | 36 | 2021-10-04 01:41 | 60 |  |  |  |  | N | [8 empty] | 4.5 | 24.63 | 0 | [19 empty] | 2.01 |  |  |  | 0.3 | 0.3 | A | [9 empty] | 0 | 0 | 0 | 43 | 0 | 0 | 0 | 502 | 0 | 0 | 0 | 0 | 0 | 5 |  |  |  |  | 1
2021-10-03 | A67256 | 1 | 고탄소 | AE1055LS |  | Al 탈산 | B | 11 | 8 | 55700 | 86.55 | D | D | D |  | 1 | 1 |  | 1520 | 1545 | 4900 |  |  | 4900 | 48.27 | 12 | 101520 | 1593 |  | Y | 45 | 24 | [7 empty] | 김덕진 | 2 |  |  | Y |  |  |  | 106.15 | 13-10 | 0.13 | 174.36 | A |  | 1593 | 3 | 0.17 | 1552 | 1 | 68 | 27 | 267 | 4:27 | 25 | 25 | 32 | 0 |  | 0 |  | 350 | N2 | 2021-10-04 02:36 | 2021-10-04 02:52 | 16 | 2021-10-04 02:35 | 17 |  |  |  |  | Y |  |  |  | Y | [5 empty] | 0 | 185.08 | [23 empty] | 4.82 | 0 | A | [9 empty] | 0 | 0 | 757 | 26 | 0 | 159 | 0 | 601 | 0 | 626 | 0 | 0 | 140 | 114
2021-10-03 | B66696 | 2 | 중탄소 | KFMN438S |  | Al 탈산 | B | 36 | 80 | 50100 | 91.92 | D | D |  | D | 1 |  | 1 | 1540 | 1545 | 6400 |  |  | 6400 | 63.77 | 18 | 100368 | 1622 |  | Y | 42 | 37 | [7 empty] | 이기호 | 2 |  |  |  |  | Y |  | 98.4 | 11-7 | 0.08 | 218.1 | A |  | 1612 | 1 | 0.5 | 1549 | 1.65 | 57 | 18 | 285 | 4:45 | 15 | 16 | 0 | 53 | 110 | 112.38 | 0 | 0 | AR | 2021-10-04 03:08 | 2021-10-04 03:47 | 39 | 2021-10-04 02:51 | 56 |  |  |  |  | N | [8 empty] | 5 | 23.61 | 0 | [23 empty] | 0.16 | 0.16 | A | [9 empty] | 0 | 0 | 0 | 57 | 0 | 0 | 0 | 0 | 0 | 0 | 0 | 0 | 0 | 28
2021-10-03 | A67257 | 1 | 고탄소 | AE1055LS |  | Al 탈산 | B | 37 | 57 | 53500 | 81.13 | D | D | D |  | 1 | 1 |  | 1520 | 1576 | 3900 |  |  | 3900 | 38.42 | 12 | 101520 | 1590 | 362 | Y | 40 | 23 | [7 empty] | 김덕진 | 2 |  |  | Y |  |  |  | 105.7 | 12-8 | 0.01 | 221.93 | A |  | 1590 | 3 | 0.17 | 1552 | 0.95 | 68 | 33 | 298 | 4:58 | 25 | 26 | 33 | 0 |  | 0 |  | 350 | N2 | 2021-10-04 03:28 | 2021-10-04 03:55 | 27 | 2021-10-04 03:26 | 29 |  |  |  |  | Y |  |  |  | Y | [5 empty] | 0 | 167.71 | [23 empty] | 6.17 | 0 | A | [9 empty] | 29 | 0 | 825 | 0 | 0 | 153 | 0 | 654 | 0 | 569 | 0 | 0 | 148 | 25
2021-10-03 | B66697 | 2 | 중탄소 | KFMN438S | 잔강최소화전 | Al 탈산 | B | 32 | 78 | 49550 | 93.12 | D | D |  | D | 1 |  | 1 | 1540 | 1555 | 6400 |  |  | 6400 | 71.74 | 16 | 89216 | 1624 |  | Y | 43 | 38 | [7 empty] | 이기호 | 2 | [6 empty] | 99.75 | 11-9 | 0 | 195.49 | A |  | 1612 | 1 | 0.45 | 1555 | 1.35 | 63 | 24 | 306 | 5:06 | 15 | 16 | 0 | 54 |  | 76.11 | 0 | 0 | AR | 2021-10-04 04:27 | 2021-10-04 04:51 | 24 | 2021-10-04 04:11 | 41 |  |  |  |  | N | [8 empty] | 4.5 | 17.93 | 0 | [23 empty] | 0.13 | 0.13 | A | [9 empty] | 0 | 0 | 0 | 52 | 0 | 0 | 0 | 0 | 0 | 0 | 0 | 0 | 0 | 16
2021-10-03 | A67258 | 1 | 고탄소 | AE1055LS |  | Al 탈산 | B | 16 | 9 | 55100 | 76.42 | D | D | D |  | 1 | 1 |  | 1520 | 1569 | 4300 |  |  | 4300 | 42.36 | 12 | 101520 | 1590 |  | Y | 40 | 24 | [7 empty] | 김덕진 | 2 |  | Y |  |  |  |  | 103.95 | 13-8 | 1.14 | 157.87 | A |  | 1590 | 3 | 0.17 | 1554 | 0.97 | 70 | 34 | 153 | 2:33 | 25 | 26 | 34 | 0 |  | 0 |  | 400 | N2 | 2021-10-04 04:29 | 2021-10-04 04:55 | 26 | 2021-10-04 04:28 | 27 |  |  |  |  | Y |  |  |  | Y | [5 empty] | 0 | 171.89 | [23 empty] | 7.76 | 0 | A | [9 empty] | 0 | 0 | 803 | 31 | 0 | 159 | 0 | 496 | 0 | 493 | 0 | 0 | 53 | 97
2021-10-03 | B66698 | 2 | 중탄소 | 46MNVS6 | 잔강최소화 | Si 탈산 | B | 20 | 68 | 49700 | 93.2 | D | D |  | D | 1 |  | 1 | 1540 | 1558 | 6300 |  |  | 6300 | 64.39 | 17 | 97835 | 1648 |  | Y | 40 | 35 | [7 empty] | 이기호 | 2 |  |  |  |  | Y |  | 99.3 | 11-10 | 0 | 181.77 | A |  | 1635 | 1 | 0.52 | 1564 | 1.74 | 70 | 12 | 339 | 5:39 | 15 | 16 | 0 | 55 | 500 | 223.97 | 0 | 0 | N2 | 2021-10-04 05:35 | 2021-10-04 06:14 | 39 | 2021-10-04 05:16 | 59 |  |  |  |  | Y | [8 empty] | 5 | 0 | 43.01 | [23 empty] | 0.28 | 0.28 | A | [9 empty] | 50 | 0 | 160 | 63 | 0 | 0 | 0 | 102 | 0 | 0 | 0 | 0 | 0 | 27 |  |  | 6
2021-10-03 | A67259 | 1 | 고탄소 | AE1055LS |  | Al 탈산 | B | 1 | 4 | 53000 | 80.15 | D | D | D |  | 1 | 1 |  | 1520 | 1611 | 3000 |  |  | 3000 | 35.46 | 10 | 84600 | 1602 |  | Y | 40 | 16 | [7 empty] | 김덕진 | 2 | [6 empty] | 100.95 | 13-5 | 0.39 | 39.13 | A |  | 1602 | 3 | 0.17 | 1548 | 1.32 | 64 | 30 | 291 | 4:51 | 25 | 25 | 35 | 0 |  | 0 |  | 400 | N2 | 2021-10-04 05:29 | 2021-10-04 05:54 | 25 | 2021-10-04 05:28 | 26 |  |  |  |  | Y |  |  |  | Y | [5 empty] | 0 | 192.27 | [23 empty] | 9.25 | 0 | A | [9 empty] | 65 | 0 | 832 | 21 | 0 | 211 | 0 | 496 | 0 | 399 | 0 | 0 | 75 | 84
2021-10-03 | A67260 | 1 | 고탄소 | AE1055LS |  | Al 탈산 | B | 11 | 9 | 56000 | 79.82 | D | D | A |  | 1 | 1 |  | 1520 | 1541 | 5100 |  |  | 5100 | 50.24 | 12 | 101520 | 1599 |  | Y | 42 | 35 | [7 empty] | 김덕진 | 2 |  |  | Y |  |  |  | 105.35 | 13-9 | 0.01 | 110.4 | A |  | 1599 | 3 | 0.17 | 1552 | 1.31 | 68 | 32 | 281 | 4:41 | 25 | 25 | 36 | 0 |  | 0 |  | 400 | N2 | 2021-10-04 06:28 | 2021-10-04 06:49 | 22 | 2021-10-04 06:25 | 24 |  |  |  |  | Y |  |  |  | Y | [5 empty] | 0 | 164.64 | [23 empty] | 0.09 | 0 | A | [9 empty] | 0 | 48 | 874 | 23 | 0 | 183 | 0 | 498 | 0 | 505 | 0 | 0 | 99 | 81
2021-10-03 | B66699 | 2 | 중탄소 | 46MNVS6 | 연주종료 | Si 탈산 | B | 33 | 66 | 49600 | 103.47 | D | A |  | A | 1 |  | 1 | 1540 | 1547 | 7300 |  |  | 7300 | 211.41 | 6 | 34530 | 1660 |  | Y | 49 | 42 | [7 empty] | 이기호 | 2 |  |  |  |  | Y |  | 101 | 12-2 | 0 | 247.22 | A |  | 1640 | 1 | 0.58 | 1571 | 1.54 | 77 | 42 | 364 | 6:04 | 15 | 15 | 0 | 56 |  | 161.68 | 0 | 0 | N2 | 2021-10-04 06:57 | 2021-10-04 07:10 | 14 | 2021-10-04 06:39 | 32 |  |  |  |  | Y | [8 empty] | 5 | 17.17 | 17.9 | [23 empty] | 0 | 0 | A | [9 empty] | 37 | 0 | 0 | 57 | 0 | 0 | 0 | 103 | 0 | 0 | 0 | 0 | 93 | 34
2021-10-04 | A67261 | 1 | 고탄소 | AE1055LS |  | Al 탈산 | B | 37 | 58 | 53200 | 81.1 | A | A | A |  | 1 | 1 |  | 1520 | 1540 | 5100 |  |  | 5100 | 50.24 | 12 | 101520 | 1598 |  | Y | 40 | 32 |  |  | A67258 |  |  |  |  | 조관훈 | 2 |  | Y |  |  |  |  | 100.95 | 12-3 | 0.01 | 232.39 | A |  | 1598 | 3 | 0.18 | 1550 | 1.2 | 66 | 35 | 269 | 4:29 | 25 | 26 | 37 | 0 |  | 0 |  | 400 | N2 | 2021-10-04 07:38 | 2021-10-04 07:51 | 14 | 2021-10-04 07:37 | 14 |  |  |  |  | Y |  |  |  | Y | [5 empty] | 0 | 193.06 | [23 empty] | 1.75 | 0 | A | [9 empty] | 61 | 0 | 847 | 0 | 0 | 190 | 0 | 698 | 0 | 543 | 0 | 0 | 115 | 10
2021-10-04 | B66700 | 2 | 중탄소 | 46MNVS6 | 연주시작 | Si 탈산 | B | 33 | 67 | 50000 | 150.35 | A | A |  | A | 2 |  | 2 | 1540 | 1511 | 10000 | 7100 |  | 17100 | 174.78 | 17 | 97835 | 1703 |  | Y | 73 | 53 | 크로깅 중단으로 래들교체후 재작업 | Y | [5 empty] | 임현진 | 2 |  |  |  |  | Y |  | 90.6 | 11-2 | 0 | 87.04 | A |  | 1691 | 1 | 0.46 | 1588 | 1.63 | 94 | 41 | 280 | 4:40 | 15 | 21 | 0 | 58 |  | 228.84 | 0 | 0 | N2 | 2021-10-04 12:34 | 2021-10-04 12:55 | 20 | 2021-10-04 12:11 | 43 |  |  |  |  | Y | [8 empty] | 5 | 0 | 59.36 | [19 empty] | 2.68 | 1.62 |  |  | 0.1 | 0.1 | A | [9 empty] | 39 | 0 | 381 | 56 | 0 | 71 | 0 | 1199 | 0 | 0 | 0 | 0 | 259 | 36 |  |  |  |  | 1
2021-10-04 | A67262 | 1 | 고탄소 | AE1055LS |  | Al 탈산 | B | 16 | 10 | 54900 | 77.65 | A | A | A |  | 1 | 1 |  | 1520 | 1538 | 5800 |  |  | 5800 | 57.13 | 12 | 101520 | 1593 |  | Y | 41 | 30 |  |  | A67259 |  |  |  |  | 조관훈 | 2 |  |  | Y |  |  |  | 104 | 13-7 | 0 | 204.37 | A |  | 1593 | 3 | 0.18 | 1547 | 1.24 | 63 | 31 | 190 | 3:10 | 25 | 25 | 38 | 0 |  | 0 |  | 500 | N2 | 2021-10-04 08:35 | 2021-10-04 08:49 | 15 | 2021-10-04 08:34 | 15 |  |  |  |  | Y |  |  |  | Y | [5 empty] | 0 | 205.28 | [23 empty] | 6.48 | 0 | A | [9 empty] | 64 | 0 | 864 | 22 | 0 | 165 | 0 | 715 | 0 | 798 | 0 | 0 | 167 | 89
2021-10-04 | B66701 | 2 | 중탄소 | 46MNVS6 | 잔강최소화전 | Si 탈산 | B | 36 | 82 | 49500 | 127.23 | A | A |  | A | 2 |  | 1 | 1540 | 1556 | 7000 | 8500 |  | 15500 | 244.85 | 11 | 63305 | 1657 |  | Y | 67 | 44 |  | Y | B66698 | 05 |  |  |  | 임현진 | 2 |  |  | Y |  | Y |  |  |  | 0 | 251.98 | A |  | 1641 | 1 | 0.47 | 1578 | 1.29 | 84 | 42 | 423 | 7:03 | 15 | 16 | 0 | 59 |  | 80.9 | 0 | 0 | N2 | 2021-10-04 13:25 | 2021-10-04 13:50 | 25 | 2021-10-04 13:06 | 44 | [14 empty] | 0 | 22.34 | [23 empty] | 0.24 | 0.24 | A | [9 empty] | 40 | 0 | 503 | 82 | 0 | 0 | 0 | 756 | 0 | 104 | 0 | 0 | 152 | 33
2021-10-04 | A67263 | 1 | 고탄소 | AE1055LS |  | Al 탈산 | B | 1 | 5 | 55300 | 77.37 | A | A | A |  | 1 | 1 |  | 1520 | 1529 | 5300 |  |  | 5300 | 62.65 | 10 | 84600 | 1592 |  | Y | 40 | 26 | 46MNVS6 2연주 클로깅 아웃으로 B66699 히트 20톤 잔강 처리 |  | A67260 |  |  |  |  | 조관훈 | 2 |  | Y |  |  |  |  | 100.6 | 13-5 | 2.84 | 254.38 | A |  | 1592 | 3 | 0.17 | 1535 | 1.58 | 51 | 23 | 284 | 4:44 | 25 | 26 | 39 | 0 |  | 0 |  | 400 | N2 | 2021-10-04 09:33 | 2021-10-04 09:49 | 16 | 2021-10-04 09:31 | 18 |  |  |  |  | Y |  |  |  | Y | [5 empty] | 0 | 202.11 | [23 empty] | 0 | 0 | B | [9 empty] | 35 | 0 | 654 | 0 | 0 | 162 | 0 | 502 | 0 | 599 | 0 | 0 | 161 | 48
2021-10-04 | B66702 | 2 | 저탄소 | SCM415C2 |  | Al 탈산 | I | 20 | 69 | 49100 | 100.7 | A | A |  | A | 1 |  | 1 | 1560 | 1553 | 8800 |  |  | 8800 | 100 | 20 | 88000 | 1679 |  | INGOT | 48 | 45 |  |  | B66699 | 15 |  |  |  | 임현진 | [5 empty] | Y |  | 97.7 | 11-8 | 7.25 | 127.46 | A |  | 1671 | 1 | 0.43 | 1592 | 1.68 | 76 |  | 302 | 5:02 | 20 | 21 | 0 | 58 |  | 177.79 | 0 | 0 | N2 | 2021-10-04 10:52 |  | 27 | 2021-10-04 10:40 | [5 empty] | Y | [8 empty] | 5 | 0 | 49.65 | [16 empty] | 0.8 |  | 1.2 |  |  |  |  | 0.12 | 0.12 | A | [9 empty] | 0 | 1236 | 0 | 153 | 0 | 212 | 0 | 954 | 0 | 0 | 0 | 0 | 100 | 0
2021-10-04 | A67264 | 1 | 고탄소 | AE1055LS | TUNDISH교체전 | Al 탈산 | B | 11 | 10 | 55100 | 76.03 | A | A | A |  | 1 | 1 |  | 1520 | 1567 | 4600 |  |  | 4600 | 51.2 | 12 | 89840 | 1593 |  | Y | 40 | 26 |  |  | A67261 |  |  |  |  | 조관훈 | 2 |  | Y |  |  |  |  | 105.3 | 13-9 | 0 | 196.99 | A |  | 1593 | 3 | 0.44 | 1553 | 1.08 | 69 | 32 | 276 | 4:36 | 25 | 26 | 40 | 0 |  | 0 |  | 400 | N2 | 2021-10-04 10:29 | 2021-10-04 10:46 | 17 | 2021-10-04 10:29 | 17 |  |  |  |  | Y |  |  |  | Y | [5 empty] | 0 | 172.62 | [23 empty] | 1.42 | 0 | A | [9 empty] | 75 | 0 | 886 | 21 | 0 | 188 | 0 | 493 | 0 | 735 | 0 | 0 | 97 | 59
2021-10-04 | A67265 | 1 | 고탄소 | SEAH-BQ2 | TUNDISH교체 | Al 탈산 | B | 37 | 59 | 53000 | 86.05 | A | A | A |  | 1 | 1 |  | 1520 | 1539 | 6900 |  |  | 6900 | 67.96 | 12 | 101532 | 1596 |  | Y | 46 | 39 | [10 empty] | Y |  |  |  |  | 109.45 | 13-2 | 0 | 343.67 | A |  | 1596 | 3 | 0.17 | 1563 | 0.83 | 78 | 28 | 303 | 5:03 | 30 | 30 | 41 | 0 |  | 0 |  | 500 | N2 | 2021-10-04 11:47 | 2021-10-04 12:07 | 23 | 2021-10-04 11:47 | 23 |  |  |  |  | Y |  |  |  | Y | [5 empty] | 0 | 9.03 | [19 empty] | 2.38 |  |  |  | 3.4 | 0 | A |  |  | 4.987 | 30.819 | 50.315 | 0.243 | 10.089 | 1.633 | 1446.9 | 81 | 0 | 965 | 11 | 0 | 177 | 0 | 349 | 0 | 989 | 0 | 0 | 145 | 33 |  |  |  |  | 1
2021-10-04 | A67266 | 1 | 고탄소 | SEAH-BQ2 |  | Al 탈산 | B | 16 | 11 | 50300 | 90.23 | A | A | A |  | 1 | 1 |  | 1520 | 1542 | 6100 |  |  | 6100 | 60.08 | 12 | 101532 | 1577 |  | Y | 45 | 35 | [10 empty] | Y |  |  |  |  | 114.2 | 14-8 | 0 | 260.15 | A |  | 1577 | 3 | 0.18 | 1537 | 0.89 | 52 | 26 | 253 | 4:13 | 30 | 31 | 42 | 0 |  | 0 |  | 400 | N2 | 2021-10-04 12:57 | 2021-10-04 13:17 | 20 | 2021-10-04 12:56 | 21 |  |  |  |  | Y |  |  |  | Y | [5 empty] | 0 | 193.61 | [23 empty] | 3.44 | 1.61 | A |  |  | 5.748 | 30.962 | 50.159 | 0.115 | 8.726 | 1.62 | 1430.46 | 79 | 0 | 993 | 31 | 0 | 159 | 0 | 590 | 0 | 1294 | 0 | 0 | 173 | 58
2021-10-04 | A67267 | 1 | 고탄소 | SEAH-BQ2 |  | Al 탈산 | B | 1 | 6 | 55400 | 80.93 | A | A | A |  | 1 | 1 |  | 1520 | 1547 | 5300 |  |  | 5300 | 52.2 | 12 | 101532 | 1583 |  | Y | 40 | 30 | [10 empty] | Y |  |  |  |  | 101 | 13-5 | 0 | 198.53 | A |  | 1583 | 3 | 0.19 | 1539 | 1.07 | 54 | 26 | 268 | 4:28 | 30 | 31 | 43 | 0 |  | 0 |  | 310 | N2 | 2021-10-04 14:00 | 2021-10-04 14:28 | 28 | 2021-10-04 13:59 | 29 |  |  |  |  | Y |  |  |  | Y | [5 empty] | 0 | 149.26 | [23 empty] | 3.46 | 4.47 | A |  |  | 4.803 | 30.441 | 50.06 | 0.104 | 10.423 | 1.644 | 1483.24 | 54 | 0 | 878 | 22 | 0 | 135 | 0 | 527 | 0 | 1244 | 0 | 0 | 183 | 37
2021-10-04 | B66703 | 2 | 중탄소 | AE15B35C | 잔강최소화 | Si 탈산 | B | 32 | 80 | 49100 | 101.07 | A | A |  | C | 1 |  | 1 | 1540 | 1525 | 7800 |  |  | 7800 | 79.15 | 17 | 98547 | 1641 | 344 | Y | 51 | 47 |  |  | B66702 | 06 |  |  |  | 임현진 | 2 |  |  |  |  | Y |  | 105.6 | 12-4 | 244.87 | 0 | A |  | 1638 | 1 | 0.53 | 1577 | 1.51 | 79 | 24 | 293 | 4:53 | 15 | 17 | 0 | 60 |  | 70.92 | 0 | 0 | AR | 2021-10-04 14:22 | 2021-10-04 15:11 | 49 | 2021-10-04 14:07 | 64 |  |  |  |  | N | [8 empty] | 4.2 | 18.34 | 0.98 | [23 empty] | 0.58 | 0.58 | A | [9 empty] | 383 | 0 | 770 | 52 | 0 | 210 | 0 | 503 | 0 | 202 | 0 | 0 | 0 | 8 |  |  | 4
2021-10-04 | A67268 | 1 | 고탄소 | SEAH-BQ2 |  | Al 탈산 | B | 11 | 11 | 55200 | 86.37 | A | C | C |  | 1 | 1 |  | 1520 | 1554 | 5300 |  |  | 5300 | 62.64 | 10 | 84610 | 1620 |  | Y | 43 | 30 | [10 empty] | Y |  |  |  |  | 103.5 | 13-7 | 4.44 | 229.96 | A |  | 1607 | 3 | 0.19 | 1564 | 1 | 79 | 33 | 404 | 6:44 | 30 | 30 | 44 | 0 |  | 0 |  | 500 | N2 | 2021-10-04 15:06 | 2021-10-04 15:30 | 24 | 2021-10-04 15:05 | 25 |  |  |  |  | Y |  |  |  | Y | [5 empty] | 0 | 213.65 | [23 empty] | 4.35 | 7.28 | A |  |  | 4.329 | 34.401 | 48.207 | 0.145 | 11.136 | 1.401 | 1378.66 | 34 | 0 | 892 | 47 | 0 | 192 | 0 | 199 | 0 | 599 | 0 | 0 | 0 | 31
2021-10-04 | B66704 | 2 | 중탄소 | AE15B35C |  | Si 탈산 | B | 20 | 70 | 51100 | 103.2 | C | C |  | C | 1 |  | 1 | 1540 | 1530 | 8300 |  |  | 8300 | 87.88 | 12 | 94452 | 1623 |  | Y | 51 | 42 |  |  | B66700 | 03 |  |  |  | 추창도 | 2 |  |  | Y |  | Y |  | 108.3 | 12-8 | 303.16 | 0 | A |  | 1626 | 1 | 0.43 | 1565 | 1.47 | 67 | 22 | 606 | 10:06 | 15 | 15 | 0 | 61 |  | 40.58 | 0 | 0 | AR | 2021-10-04 15:45 | 2021-10-04 16:13 | 28 | 2021-10-04 15:30 | 43 |  |  |  |  | N | [8 empty] | 3.7 | 15 | 0 | [23 empty] | 0.57 | 0.57 | A | [9 empty] | 588 | 0 | 551 | 0 | 0 | 401 | 0 | 502 | 0 | 207 | 0 | 0 | 55 | 80 |  |  | 4
2021-10-04 | A67269 | 1 | 고탄소 | SEAH-BQ2 |  | Al 탈산 | B | 37 | 60 | 52700 | 86.22 | C | C | C |  | 1 | 1 |  | 1520 | 1557 | 4900 |  |  | 4900 | 48.26 | 12 | 101532 | 1615 |  | Y | 42 | 30 | [7 empty] | 양성호 | 2 | [6 empty] | 100.6 | 12-3 | 4.02 | 196.54 | A |  | 1604 | 3 | 0.21 | 1563 | 0.95 | 78 | 40 | 371 | 6:11 | 30 | 31 | 45 | 0 |  | 0 |  | 800 | N2 | 2021-10-04 16:08 | 2021-10-04 16:35 | 27 | 2021-10-04 16:07 | 28 |  |  |  |  | Y |  |  |  | Y | [5 empty] | 0.04 | 221.96 | [23 empty] | 7.05 | 7.85 | A |  |  | 3.712 | 35.072 | 49.203 | 0.143 | 13.255 | 1.402 | 1427.75 | 66 | 0 | 932 | 18 | 0 | 163 | 0 | 245 | 0 | 849 | 0 | 0 | 0 | 11
2021-10-04 | B66705 | 2 | 중탄소 | AE15B35C |  | Si 탈산 | B | 30 | 68 | 49450 | 92.68 | C | C |  | C | 1 |  | 1 | 1540 | 1565 | 7300 |  |  | 7300 | 76.39 | 12 | 95556 | 1641 |  | Y | 45 | 38 |  |  | B66701 | 03 |  |  |  | 추창도 | 2 |  |  | Y |  | Y |  | 105.65 | 12-6 | 214.4 | 0 | A |  | 1644 | 1 | 0.45 | 1576 | 1.69 | 78 | 22 | 315 | 5:15 | 15 | 16 | 0 | 62 |  | 54.62 | 0 | 0 | AR | 2021-10-04 16:40 | 2021-10-04 17:25 | 45 | 2021-10-04 16:28 | 57 |  |  |  |  | N | [9 empty] | 16.21 | 0 | 장시간 대기래들 | [22 empty] | 0.23 | 0.23 | A | [9 empty] | 524 | 0 | 473 | 0 | 0 | 368 | 0 | 504 | 0 | 209 | 0 | 0 | 52 | 62
2021-10-04 | A67270 | 1 | 고탄소 | AE1055LS | 유사강종연연주 | Al 탈산 | B | 16 | 12 | 55300 | 80.6 | C | C | C |  | 1 | 1 |  | 1520 | 1542 | 5200 |  |  | 5200 | 51.22 | 12 | 101520 | 1599 |  | Y | 42 | 29 | [7 empty] | 양성호 | 2 | [6 empty] | 101.8 | 13-4 | 13.3 | 265.48 | A |  | 1592 | 3 | 0.19 | 1549 | 1.02 | 65 | 29 | 1979 | 32:59 | 25 | 25 | 46 | 0 |  | 0 |  | 400 | N2 | 2021-10-04 17:09 | 2021-10-04 17:38 | 28 | 2021-10-04 17:09 | 29 |  |  |  |  | Y |  |  |  | Y | [5 empty] | 0 | 1317.27 | [23 empty] | 13.61 | 23.33 | A | [9 empty] | 91 | 0 | 821 | 29 | 0 | 198 | 0 | 653 | 0 | 551 | 0 | 0 | 76 | 49
2021-10-04 | B66706 | 2 | 중탄소 | AE15B35C |  | Si 탈산 | B | 36 | 83 | 49750 | 82.25 | C | C |  | C | 1 |  | 1 | 1540 | 1594 | 5500 |  |  | 5500 | 58.27 | 12 | 94388 | 1642 |  | Y | 39 | 31 | [7 empty] | 추창도 | 2 | [6 empty] | 104.65 | 12-2 | 244.78 | 0 | A |  | 1635 | 1 | 0.49 | 1573 | 1.51 | 75 | 27 | 357 | 5:57 | 15 | 15 | 0 | 63 |  | 60.89 | 0 | 0 | AR | 2021-10-04 17:40 | 2021-10-04 18:30 | 51 | 2021-10-04 17:30 | 61 |  |  |  |  | N | [8 empty] | 4.5 | 16.88 | 0 | [23 empty] | 0.22 | 0.22 | A | [9 empty] | 537 | 0 | 411 | 50 | 0 | 352 | 0 | 701 | 0 | 415 | 0 | 0 | 50 | 28
2021-10-04 | A67271 | 1 | 고탄소 | AE1055LS |  | Al 탈산 | B | 1 | 7 | 54800 | 83.7 | C | C | C |  | 1 | 1 |  | 1520 | 1543 | 5300 |  |  | 5300 | 62.65 | 10 | 84600 | 1597 |  | Y | 44 | 30 | [7 empty] | 양성호 | 2 | [6 empty] | 105.45 | 13-10 | 11.78 | 90.41 | A |  | 1587 | 3 | 0.2 | 1551 | 0.9 | 67 | 25 | 453 | 7:33 | 25 | 25 | 47 | 0 |  | 0 |  | 500 | N2 | 2021-10-04 18:08 | 2021-10-04 18:40 | 33 | 2021-10-04 18:07 | 33 |  |  |  |  | Y |  |  |  | Y | [5 empty] | 0 | 169.61 | [23 empty] | 16.46 | 31.45 | A | [9 empty] | 99 | 0 | 890 | 16 | 0 | 201 | 0 | 798 | 0 | 606 | 0 | 0 | 77 | 38
2021-10-04 | B66707 | 2 | 중탄소 | AE15B35C |  | Si 탈산 | B | 32 | 81 | 49400 | 82.58 | C | C |  | C | 1 |  | 1 | 1540 | 1630 | 3800 |  |  | 3800 | 40.79 | 12 | 93168 | 1635 |  | Y | 35 | 27 | [7 empty] | 추창도 | 2 |  |  |  |  | Y |  | 104.1 | 12-2 | 192.75 | 0 | A |  | 1629 | 1 | 0.52 | 1571 | 1.39 | 73 | 31 | 424 | 7:04 | 15 | 15 | 0 | 64 |  | 165.11 | 0 | 0 | AR | 2021-10-04 18:54 | 2021-10-04 19:36 | 43 | 2021-10-04 18:42 | 54 |  |  |  |  | N | [9 empty] | 34.72 | 0 | [23 empty] | 0.2 | 0.2 | A | [9 empty] | 439 | 0 | 459 | 0 | 0 | 452 | 0 | 855 | 0 | 467 | 0 | 0 | 0 | 29
2021-10-04 | A67272 | 1 | 고탄소 | AE1055LS |  | Al 탈산 | B | 11 | 12 | 55100 | 86.17 | C | C | C |  | 1 | 1 |  | 1520 | 1578 | 4900 |  |  | 4900 | 48.27 | 12 | 101520 | 1606 |  | Y | 43 | 28 | [7 empty] | 양성호 | 2 |  |  | Y |  |  |  | 104.45 | 13-7 | 138.71 | 53.65 | A |  | 1601 | 3 | 0.18 | 1559 | 0.98 | 75 | 35 | 336 | 5:36 | 25 | 25 | 48 | 0 |  | 0 |  | 700 | N2 | 2021-10-04 19:10 | 2021-10-04 19:40 | 30 | 2021-10-04 19:09 | 31 |  |  |  |  | Y |  |  |  | Y | [5 empty] | 0 | 190.1 | [23 empty] | 16.46 | 57.02 | A | [9 empty] | 0 | 0 | 796 | 48 | 0 | 166 | 0 | 804 | 0 | 651 | 0 | 0 | 74 | 58
2021-10-04 | B66708 | 2 | 중탄소 | AE15B35C |  | Si 탈산 | B | 20 | 71 | 49200 | 76.47 | C | C |  | C | 1 |  | 1 | 1540 | 1607 | 4700 |  |  | 4700 | 47.27 | 17 | 99438 | 1632 |  | Y | 33 | 27 | [15 empty] | 98.6 | 11-9 | 224.78 | 0 | A |  | 1625 | 1 | 0.47 | 1570 | 1.44 | 72 | 28 | 242 | 4:02 | 15 | 16 | 0 | 65 |  | 53.8 | 0 | 0 | AR | 2021-10-04 19:48 | 2021-10-04 20:40 | 52 | 2021-10-04 19:38 | 62 | [14 empty] | 14.75 | 0 | [23 empty] | 0.15 | 0.15 | A | [9 empty] | 541 | 0 | 331 | 0 | 0 | 36 | 0 | 549 | 0 | 0 | 0 | 0 | 142 | 0
2021-10-04 | A67273 | 1 | 고탄소 | AE1055LS |  | Al 탈산 | B | 37 | 61 | 53400 | 82.35 | C | C | C |  | 1 | 1 |  | 1520 | 1540 | 5300 |  |  | 5300 | 52.21 | 12 | 101520 | 1600 |  | Y | 47 | 29 | [7 empty] | 양성호 | 2 | [8 empty] | 4.61 | 235.61 | A |  | 1598 | 3 | 0.18 | 1562 | 1.03 | 78 | 40 | 405 | 6:45 | 25 | 25 | 49 | 0 |  | 0 |  | 700 | N2 | 2021-10-04 20:13 | 2021-10-04 20:41 | 28 | 2021-10-04 20:12 | 29 |  |  |  |  | Y |  |  |  | Y | [5 empty] | 0 | 186.78 | [23 empty] | 18.64 | 59.42 | A | [9 empty] | 53 | 0 | 855 | 40 | 0 | 168 | 0 | 902 | 0 | 648 | 0 | 0 | 85 | 0
2021-10-04 | B66709 | 2 | 중탄소 | AE15B35C | 연주종료 | Si 탈산 | B | 30 | 69 | 49850 | 90.58 | C | C |  | C | 1 |  | 1 | 1540 | 1579 | 6300 |  |  | 6300 | 51.51 | 16 | 122308 | 1639 |  | Y | 42 | 34 | [15 empty] | 103.95 | 12-4 | 250.39 | 0 | A |  | 1635 | 1 | 0.46 | 1566 | 1.65 | 68 | 27 | 618 | 10:18 | 15 | 15 | 0 | 66 | 30 | 46.67 | 0 | 0 | AR | 2021-10-04 21:07 | 2021-10-04 21:45 | 38 | 2021-10-04 20:55 | 50 |  |  |  |  | N | [8 empty] | 4.7 | 16.97 | 0 | [23 empty] | 0.15 | 0.15 | A | [9 empty] | 410 | 0 | 203 | 52 | 0 | 41 | 0 | 1046 | 0 | 0 | 0 | 0 | 165 | 42 |  |  | 4
2021-10-04 | A67274 | 1 | 고탄소 | AE1055LS |  | Al 탈산 | B | 16 | 13 | 54700 | 89.98 | C | C | C |  | 1 | 1 |  | 1520 | 1539 | 5500 |  |  | 5500 | 54.18 | 12 | 101520 | 1586 |  | Y | 47 | 32 | [7 empty] | 양성호 | 2 | [6 empty] | 106.9 | 13-10 | 28.69 | 204.39 | A |  | 1596 | 3 | 0.17 | 1548 | 1.12 | 64 | 32 | 460 | 7:40 | 25 | 25 | 50 | 0 |  | 0 |  | 700 | N2 | 2021-10-04 21:17 | 2021-10-04 21:42 | 24 | 2021-10-04 21:17 | 25 |  |  |  |  | Y |  |  |  | Y | [5 empty] | 0 | 223.65 | [23 empty] | 26.25 | 74.41 | A | [9 empty] | 37 | 0 | 949 | 41 | 0 | 184 | 0 | 910 | 0 | 795 | 0 | 0 | 97 | 34
2021-10-04 | A67275 | 1 | 고탄소 | AE1055LS |  | Al 탈산 | B | 1 | 8 | 55000 | 80.5 | C | C | D |  | 1 | 1 |  | 1520 | 1532 | 5200 |  |  | 5200 | 51.22 | 12 | 101520 | 1599 |  | Y | 43 | 29 | [7 empty] | 양성호 | 3 | [6 empty] | 103.8 | 13-8 | 0 | 184.35 | A |  | 1599 | 3 | 0.14 | 1552 | 1.31 | 68 | 27 | 247 | 4:07 | 25 | 25 | 51 | 0 |  | 0 |  | 600 | N2 | 2021-10-04 22:16 | 2021-10-04 22:44 | 28 | 2021-10-04 22:14 | 30 |  |  |  |  | Y |  |  |  | Y | [5 empty] | 0 | 173.1 | [23 empty] | 36.58 | 74.41 | B | [9 empty] | 0 | 0 | 653 | 31 | 0 | 158 | 0 | 794 | 0 | 612 | 0 | 0 | 97 | 37
2021-10-04 | B66710 | 2 | 중탄소 | S43BCH2 | 연주종료 | Al 탈산 | T | 11 | 14 | 49900 | 99.83 | C | D |  | D | 2 |  | 2 | 1540 | 1525 | 6100 | 5500 |  | 11600 | 124.2 | 34 | 93398 | 1651 |  | Y | 40 | 32 | 교반가스가 나오지않아 2연주 중단됨으로 강종변경 및 레들교체 B66713번히트와 반탕함 | Y | [15 empty] | 83.4 | 0 | A |  | 1630 | 1 | 0.44 | 1569 | 1.13 | 79 | 41 | 230 | 3:50 | 18 | 19 | 0 | 69 |  | 79.43 | 0 | 0 | AR | 2021-10-05 03:04 |  | 48 | 2021-10-05 02:52 | 60 |  |  |  |  | Y | [8 empty] | 5 | 22.71 | 0 | [23 empty] | 0.14 | 0.14 | A | [9 empty] | 45 | 0 | 278 | 78 | 0 | 85 | 0 | 747 | 0 | 0 | 0 | 0 | 46 | 150 |  |  | 4
2021-10-04 | A67276 | 1 | 고탄소 | AE1055LS |  | Al 탈산 | B | 11 | 13 | 55000 | 80.8 | D | D | D |  | 1 | 1 |  | 1520 | 1572 | 3600 |  |  | 3600 | 42.55 | 10 | 84600 | 1598 |  | Y | 40 | 20 | [7 empty] | 양성호 | 2 |  | Y |  |  |  |  | 101.85 | 13-4 | 0.08 | 133.68 | A |  | 1598 | 3 | 0.14 | 1551 | 1.18 | 67 | 27 | 364 | 6:04 | 25 | 26 | 52 | 0 |  | 0 |  | 500 | N2 | 2021-10-04 23:23 | 2021-10-04 23:53 | 29 | 2021-10-04 23:21 | 32 |  |  |  |  | Y |  |  |  | Y | [5 empty] | 0 | 173.75 | [23 empty] | 0.03 | 0 | A | [9 empty] | 0 | 0 | 691 | 0 | 0 | 184 | 0 | 498 | 0 | 400 | 0 | 0 | 0 | 67
2021-10-04 | B66711 | 2 | 중탄소 | S43BCH2 | 연주종료 | Al 탈산 | T | 35 | 1 | 49500 | 114.53 | D | D |  | D | 2 |  | 1 | 1540 | 1534 | 8300 | 6200 |  | 14500 | 155.25 | 34 | 93398 | 1642 |  | Y | 65 | 49 | B66710번히트 교반가스가 나오지않아 2연주 중단됨으로 강종변경 및 레들교체 B66714번히트와 반탕함 | Y | [5 empty] | 이기호 | 2 | [6 empty] | 100.7 | 13-6 | 197.19 | 0 | A |  | 1650 | 1 | 0.5 | 1576 | 1.73 | 86 | 34 | 293 | 4:53 | 18 | 19 | 0 | 71 |  | 85.36 | 0 | 0 | AR | 2021-10-05 05:15 |  | 47 | 2021-10-05 05:01 | 61 |  |  |  |  | N | [8 empty] | 3.5 | 22.07 | 0 | [23 empty] | 0.17 | 0.17 | A | [9 empty] | 56 | 0 | 247 | 0 | 0 | 138 | 0 | 954 | 0 | 0 | 0 | 0 | 52 | 49 |  |  | 6
2021-10-04 | A67277 | 1 | 고탄소 | AE1055LS |  | Al 탈산 | B | 37 | 62 | 52900 | 86.98 | D | D | D |  | 1 | 1 |  | 1520 | 1553 | 4300 |  |  | 4300 | 42.36 | 12 | 101520 | 1596 |  | Y | 40 | 20 | [7 empty] | 김덕진 | 2 |  | Y |  |  |  |  | 101.35 | 12-3 | 3.21 | 67 | A |  | 1596 | 3 | 0.15 | 1545 | 1.09 | 61 | 30 | 373 | 6:13 | 25 | 25 | 53 | 0 |  | 0 |  | 500 | N2 | 2021-10-05 00:32 | 2021-10-05 00:51 | 19 | 2021-10-05 00:30 | 21 |  |  |  |  | Y |  |  |  | Y | [5 empty] | 0 | 206.19 | [23 empty] | 0 | 0.02 | A | [9 empty] | 17 | 0 | 802 | 24 | 0 | 169 | 0 | 497 | 0 | 493 | 0 | 0 | 0 | 35
2021-10-04 | B66712 | 2 | 저탄소 | SCM415C2 |  | Al 탈산 | I | 20 | 72 | 48900 | 92.58 | D | D |  | D | 1 |  | 1 | 1560 | 1596 | 6100 |  |  | 6100 | 66.02 | 12 | 92400 | 1691 |  | INGOT | 37 | 32 | [7 empty] | 이기호 | [7 empty] | 97.5 | 11-8 | 0 | 231.47 | A |  | 1673 | 1 | 0.57 | 1597 | 1.55 | 81 |  | 389 | 6:29 | 20 | 21 | 0 | 68 |  | 202.14 | 0 | 0 | N2 | 2021-10-05 00:47 |  | 17 | 2021-10-05 00:33 | [5 empty] | Y | [8 empty] | 5 | 0 | 52.82 | [18 empty] | 1.3 |  |  |  |  | 0.33 | 0.33 | A | [9 empty] | 1123 | 254 | 0 | 57 | 0 | 280 | 0 | 803 | 0 | 0 | 0 | 0 | 53 | 0
2021-10-04 | B66713 | 2 | 중탄소 | S43BCH2 | 연주시작 | Al 탈산 | T | 30 | 70 | 49000 | 109.2 | D | D |  | D | 1 |  | 1 | 1540 | 1507 | 7900 |  |  | 7900 | 82.17 | 35 | 96145 | 1658 | 682 | Y | 58 | 38 | [7 empty] | 이기호 | 2 |  |  |  |  | Y |  | 98.9 | 11-9 | 214.67 | 0 | A |  | 1654 | 1 | 0.47 | 1583 | 2.03 | 93 | 40 | 255 | 4:15 | 18 | 19 | 0 | 69 |  | 84.9 | 0 | 0 | AR | 2021-10-05 02:08 |  | 40 | 2021-10-05 01:50 | 58 |  |  |  |  | N | [8 empty] | 4 | 21.58 | 0 | [23 empty] | 0.14 | 0.14 | B | [9 empty] | 0 | 0 | 0 | 0 | 0 | 238 | 0 | 698 | 0 | 208 | 0 | 0 | 0 | 7 |  |  | 6 |  | 1
2021-10-04 | A67278 | 1 | 고탄소 | AE1055LS |  | Al 탈산 | B | 16 | 14 | 54900 | 73.12 | D | D | D |  | 1 | 1 |  | 1520 | 1537 | 5000 |  |  | 5000 | 49.25 | 12 | 101520 | 1582 |  | Y | 41 | 25 | [7 empty] | 차승주 | 2 | [6 empty] | 102.6 | 13-5 | 23 | 197.67 | A |  | 1582 | 3 | 0.15 | 1549 | 0.92 | 65 | 33 | 156 | 2:36 | 25 | 25 | 54 | 0 |  | 0 |  | 500 | N2 | 2021-10-05 01:34 | 2021-10-05 01:49 | 15 | 2021-10-05 01:33 | 15 |  |  |  |  | Y |  |  |  | Y | [5 empty] | 0 | 154.7 | [23 empty] | 0 | 1.51 | A | [9 empty] | 0 | 0 | 742 | 21 | 0 | 154 | 0 | 498 | 0 | 600 | 0 | 0 | 77 | 89
2021-10-04 | A67279 | 1 | 고탄소 | AE1055LS |  | Al 탈산 | B | 1 | 9 | 53600 | 72.75 | D | D | D |  | 1 | 1 |  | 1520 | 1570 | 4100 |  |  | 4100 | 40.39 | 12 | 101520 | 1600 |  | Y | 41 | 23 | B66712 I/C잔강 합탕 | [6 empty] | 김덕진 | 2 | [6 empty] | 103.7 | 13-7 | 5.87 | 101.7 | A |  | 1600 | 3 | 0.15 | 1552 | 1.5 | 68 | 33 | 226 | 3:46 | 25 | 25 | 55 | 0 |  | 0 |  | 600 | N2 | 2021-10-05 02:36 | 2021-10-05 02:56 | 21 | 2021-10-05 02:33 | 23 |  |  |  |  | Y |  |  |  | Y | [5 empty] | 0 | 151.21 | [23 empty] | 0 | 0.08 | A | [9 empty] | 0 | 0 | 790 | 22 | 0 | 154 | 0 | 498 | 0 | 397 | 0 | 0 | 0 | 82
2021-10-04 | A67280 | 1 | 고탄소 | AE1055LS |  | Al 탈산 | B | 20 | 73 | 48900 | 79.4 | D | D | D |  | 1 | 1 |  | 1520 | 1571 | 4000 |  |  | 4000 | 39.4 | 12 | 101520 | 1594 |  | Y | 40 | 22 | [7 empty] | 김덕진 | 2 |  | Y |  |  |  |  | 108.8 | 12-8 | 0.01 | 205.4 | A |  | 1594 | 3 | 0.15 | 1554 | 0.98 | 70 | 37 | 278 | 4:38 | 25 | 25 | 56 | 0 |  | 0 |  | 600 | N2 | 2021-10-05 03:40 | 2021-10-05 03:55 | 15 | 2021-10-05 03:39 | 16 |  |  |  |  | Y |  |  |  | Y | [5 empty] | 0 | 194.47 | [23 empty] | 0 | 1.64 | A | [9 empty] | 37 | 0 | 908 | 20 | 0 | 151 | 0 | 499 | 0 | 397 | 0 | 0 | 0 | 45
2021-10-04 | B66714 | 2 | 중탄소 | S43BCH2 | 연주종료 | Al 탈산 | T | 36 | 85 | 50300 | 101.03 | D | D |  | D | 1 |  | 1 | 1540 | 1540 | 5800 |  |  | 5800 | 60.33 | 35 | 96145 | 1648 |  | Y | 49 | 30 | [7 empty] | 이기호 | 2 |  |  |  |  | Y |  | 97.35 | 11-5 | 127.36 | 0 | A |  | 1640 | 1 | 0.54 | 1574 | 1.56 | 84 | 28 | 327 | 5:27 | 18 | 19 | 0 | 70 |  | 84.35 | 0 | 0 | AR | 2021-10-05 04:10 |  | 44 | 2021-10-05 03:55 | 60 |  |  |  |  | N | [8 empty] | 4.5 | 21.6 | 0 | [23 empty] | 0.25 | 0.25 | B | [9 empty] | 0 | 0 | 294 | 20 | 0 | 808 | 0 | 198 | 0 | 0 | 0 | 0 | 0 | 96 |  |  | 6
2021-10-04 | A67281 | 1 | 고탄소 | AE1055LS |  | Al 탈산 | B | 37 | 63 | 52800 | 81.7 | D | D | D |  | 1 | 1 |  | 1520 | 1575 | 4000 |  |  | 4000 | 47.28 | 10 | 84600 | 1604 |  | Y | 40 | 22 | [7 empty] | 김덕진 | 2 |  | Y |  |  |  |  | 101.1 | 12-3 | 0.01 | 146.11 | A |  | 1604 | 3 | 0.15 | 1552 | 1.24 | 68 | 31 | 346 | 5:46 | 25 | 25 | 57 | 0 |  | 0 |  | 600 | N2 | 2021-10-05 04:42 | 2021-10-05 05:10 | 27 | 2021-10-05 04:40 | 30 |  |  |  |  | Y |  |  |  | Y | [5 empty] | 0 | 203.79 | [23 empty] | 0.04 | 0 | A | [9 empty] | 59 | 0 | 859 | 0 | 0 | 153 | 0 | 500 | 0 | 397 | 0 | 0 | 0 | 25
2021-10-04 | A67282 | 1 | 고탄소 | AE1055LS |  | Al 탈산 | B | 16 | 15 | 54800 | 75.5 | D | D | D |  | 1 | 1 |  | 1520 | 1544 | 4700 |  |  | 4700 | 55.56 | 10 | 84600 | 1595 | 722 | Y | 40 | 22 | [7 empty] | 김덕진 | 2 |  | Y | [6 empty] | 0.01 | 136.48 | A |  | 1595 | 3 | 0.15 | 1550 | 0 | 66 | 26 | 298 | 4:58 | 25 | 25 | 58 | 0 |  | 0 |  | 600 | N2 | 2021-10-05 05:40 | 2021-10-05 06:15 | 34 | 2021-10-05 05:38 | 36 |  |  |  |  | Y |  |  |  | Y | [5 empty] | 0 | 163.4 | [23 empty] | 0.02 | 0 | A | [9 empty] | 56 | 0 | 906 | 0 | 0 | 161 | 0 | 499 | 0 | 401 | 0 | 0 | 0 | 79
2021-10-04 | B66715 | 2 | 중탄소 | S43BCH2 | 연주종료 | Al 탈산 | T | 32 | 83 | 49600 | 98.65 | D | D |  | A | 1 |  | 1 | 1540 | 1520 | 7200 |  |  | 7200 | 79.43 | 33 | 90651 | 1627 |  | Y | 47 | 40 | [7 empty] | 이기호 | 2 | [6 empty] | 91.8 | 10-10 | 264.71 | 0 | A |  | 1634 | 1 | 0.47 | 1569 | 1.65 | 79 | 36 | 198 | 3:18 | 18 | 19 | 0 | 72 |  | 75.11 | 0 | 0 | AR | 2021-10-05 06:26 |  | 39 | 2021-10-05 06:09 | 57 | [14 empty] | 19.92 | 0 | [23 empty] | 0.19 | 0.19 | A | [9 empty] | 30 | 0 | 0 | 0 | 0 | 393 | 0 | 803 | 0 | 414 | 0 | 0 | 0 | 23 |  |  | 6
2021-10-04 | A67283 | 1 | 고탄소 | AE1055LS |  | Al 탈산 | B | 1 | 10 | 53900 | 75.82 | D | A | A |  | 1 | 1 |  | 1520 | 1547 | 4900 |  |  | 4900 | 48.27 | 12 | 101520 | 1595 |  | Y | 40 | 25 | [7 empty] | 김덕진 | 2 | [6 empty] | 97.85 | 12-10 | 0 | 142.57 | A |  | 1595 | 3 | 0.15 | 1547 | 1.33 | 63 | 22 | 216 | 3:36 | 25 | 25 | 59 | 0 |  | 0 |  | 600 | N2 | 2021-10-05 06:46 | 2021-10-05 07:16 | 30 | 2021-10-05 06:46 | 30 |  |  |  |  | Y |  |  |  | Y | [5 empty] | 0 | 149.1 | [23 empty] | 1.71 | 0 | A | [9 empty] | 0 | 0 | 764 | 23 | 0 | 173 | 0 | 895 | 0 | 715 | 0 | 0 | 248 | 55
2021-10-05 | B66716 | 2 | 중탄소 | S43BCH2 | TUNDISH교체전 | Al 탈산 | T | 30 | 71 | 49350 | 98.17 | A | A |  | A | 1 |  | 1 | 1540 | 1529 | 7100 |  |  | 7100 | 71.8 | 36 | 98892 | 1636 |  | Y | 46 | 38 | [7 empty] | 김규완 | 2 |  |  |  |  | Y |  |  |  | 294.74 | 0 | A |  | 1632 | 1 | 0.45 | 1567 | 1.66 | 77 | 35 | 239 | 3:59 | 18 | 19 | 0 | 73 |  | 59.78 | 0 | 0 | AR | 2021-10-05 07:44 |  | 24 | 2021-10-05 07:26 | 41 |  |  |  |  | N | [8 empty] | 4.5 | 15.99 | 0 | [23 empty] | 0.22 | 0.22 | A | [9 empty] | 0 | 0 | 546 | 170 | 0 | 207 | 0 | 501 | 0 | 210 | 0 | 0 | 0 | 35 |  |  | 6
2021-10-05 | A67284 | 1 | 고탄소 | AE1055LS |  | Al 탈산 | B | 11 | 15 | 54900 | 73.4 | A | A | A |  | 1 | 1 |  | 1520 | 1565 | 4600 |  |  | 4600 | 45.31 | 12 | 101520 | 1593 |  | Y | 40 | 27 |  |  | A67281 |  |  |  |  | 조관훈 | 2 |  |  | Y |  |  |  | 101.9 | 13-4 | 0 | 211.6 | A |  | 1593 | 3 | 0.15 | 1549 | 1.29 | 65 | 29 | 208 | 3:28 | 25 | 25 | 60 | 0 |  | 0 |  | 400 | N2 | 2021-10-05 07:43 | 2021-10-05 08:10 | 28 | 2021-10-05 07:42 | 28 |  |  |  |  | Y |  |  |  | Y | [5 empty] | 0 | 10.75 | [23 empty] | 2.04 | 12.79 | A | [9 empty] | 0 | 0 | 830 | 30 | 0 | 156 | 0 | 643 | 0 | 647 | 0 | 0 | 125 | 63
2021-10-05 | B66717 | 2 | 저탄소 | SCM415C2 |  | Al 탈산 | I | 36 | 86 | 49950 | 94.47 | A | A |  | A | 1 |  | 1 | 1560 | 1599 | 6900 |  |  | 6900 | 69.7 | 30 | 99000 | 1682 |  | INGOT | 43 | 36 | [7 empty] | 임현진 | [7 empty] | 105.55 | 12-3 | 8.13 | 212.43 | A |  | 1674 | 1 | 0.5 | 1600 | 1.49 | 84 |  | 319 | 5:19 | 20 | 21 | 0 | 74 |  | 154.39 | 0 | 0 | N2 | 2021-10-05 08:38 |  | 21 | 2021-10-05 08:27 | [5 empty] | Y | [8 empty] | 4.5 | 0 | 44.99 | [16 empty] | 0.7 |  | 1.1 |  |  |  |  | 0.05 | 0.05 | A | [9 empty] | 619 | 670 | 0 | 44 | 0 | 312 | 0 | 608 | 0 | 203 | 0 | 0 | 0 | 5
2021-10-05 | A67285 | 1 | 고탄소 | AE1055LS |  | Al 탈산 | B | 37 | 64 | 53400 | 75.97 | A | A | A |  | 1 | 1 |  | 1520 | 1572 | 4200 |  |  | 4200 | 49.65 | 10 | 84600 | 1590 |  | Y | 41 | 24 |  |  | A67282 |  |  |  |  | 조관훈 | 2 |  | Y |  |  |  |  | 95.55 | 11-7 | 0 | 141.04 | A |  | 1590 | 3 | 0.14 | 1552 | 1.09 | 68 | 31 | 194 | 3:14 | 25 | 25 | 61 | 0 |  | 0 |  | 400 | N2 | 2021-10-05 08:45 | 2021-10-05 09:09 | 24 | 2021-10-05 08:43 | 27 |  |  |  |  | Y |  |  |  | Y | [5 empty] | 0 | 113.75 | [23 empty] | 0 | 0.02 | A | [9 empty] | 0 | 0 | 782 | 0 | 0 | 152 | 0 | 779 | 0 | 693 | 0 | 0 | 164 | 5
2021-10-05 | B66718 | 2 | 중탄소 | AE1141M | TUNDISH교체전 | Si 탈산 | T | 35 | 2 | 54700 | 90.32 | A | A |  | A | 1 |  | 1 | 1540 | 1509 | 8700 |  |  | 8700 | 109.21 | 29 | 79663 | 1662 |  | Y | 50 | 44 | [7 empty] | 박용우 | 2 | [6 empty] | 93.8 | 12-8 | 268.96 | 0 | A |  | 1655 | 1 | 0.66 | 1592 | 1.64 | 100 | 47 | 309 | 5:09 | 5 | 5 | 0 | 75 | 50 | 46.97 | 0 | 0 | AR | 2021-10-05 09:33 |  | 47 | 2021-10-05 09:15 | 66 |  |  |  |  | Y | [8 empty] | 5 | 7.71 | 0 | 턴디쉬 온도 미흡으로 고온이동 | [22 empty] | 0.18 | 0.18 | B | [9 empty] | 0 | 0 | 1002 | 0 | 0 | 0 | 0 | 760 | 0 | 0 | 0 | 0 | 207 | 45
2021-10-05 | A67286 | 1 | 고탄소 | AE1055LS |  | Al 탈산 | B | 16 | 16 | 55000 | 73.63 | A | A | A |  | 1 | 1 |  | 1520 | 1561 | 5100 |  |  | 5100 | 50.24 | 12 | 101520 | 1590 |  | Y | 40 | 30 |  |  | A67283 |  |  |  |  | 조관훈 | 2 |  | Y |  |  |  |  | 111.3 | 14-4 | 0 | 170.96 | A |  | 1590 | 3 | 0.15 | 1553 | 1.12 | 69 | 33 | 151 | 2:31 | 25 | 25 | 62 | 0 |  | 0 |  | 400 | N2 | 2021-10-05 09:39 | 2021-10-05 10:02 | 24 | 2021-10-05 09:38 | 24 |  |  |  |  | Y |  |  |  | Y | [5 empty] | 0 | 128.68 | [23 empty] | 0 | 1.29 | B | [9 empty] | 23 | 0 | 891 | 22 | 0 | 156 | 0 | 842 | 0 | 746 | 0 | 0 | 187 | 25
2021-10-05 | B66719 | 2 | 저탄소 | 18CRNIMO7HI |  | Al 탈산 | I | 32 | 84 | 49350 | 117.3 | A | A |  | A | 1 |  | 1 | 1560 | 1564 | 9600 |  |  | 9600 | 120 | 4 | 80000 | 1714 |  | INGOT | 56 | 51 | [7 empty] | 박용우 | 0 | [6 empty] | 82.05 | 10-1 | 2.42 | 348.22 | A |  | 1710 | 1 | 0.43 | 1597 | 2.33 | 91 |  | 392 | 6:32 | 25 | 26 | 0 | 76 |  | 255.84 | 0 | 0 | N2 | 2021-10-05 11:06 |  | 30 | 2021-10-05 10:47 | [5 empty] | Y | [8 empty] | 7 | 0 | 80.28 | [16 empty] | 0.6 |  | 1.1 |  |  |  |  | 0.31 | 0.31 | A | [9 empty] | 210 | 1833 | 0 | 283 | 0 | 283 | 0 | 2004 | 0 | 0 | 0 | 0 | 406 | 28
2021-10-05 | A67287 | 1 | 고탄소 | AE1055LS |  | Al 탈산 | B | 1 | 11 | 53800 | 86.1 | A | A | A |  | 1 | 1 |  | 1520 | 1555 | 5200 |  |  | 5200 | 51.22 | 12 | 101520 | 1597 |  | Y | 50 | 33 |  |  | A67284 |  |  |  |  | 조관훈 | 2 |  | Y |  |  |  |  | 107.1 | 14-1 | 0.01 | 181.68 | A |  | 1597 | 3 | 0.15 | 1543 | 1.46 | 59 | 27 | 257 | 4:17 | 25 | 25 | 63 | 0 |  | 0 |  | 400 | N2 | 2021-10-05 10:52 | 2021-10-05 11:08 | 16 | 2021-10-05 10:52 | 16 |  |  |  |  | Y |  |  |  | Y | [5 empty] | 0 | 12.6 | [23 empty] | 1.29 | 2.31 | A | [9 empty] | 24 | 0 | 854 | 20 | 0 | 189 | 0 | 792 | 0 | 598 | 0 | 0 | 141 | 84
2021-10-05 | B66720 | 2 | 중탄소 | SM45CB | 연주시작 | Si 탈산 | B | 30 | 72 | 49350 | 96.98 | A | A |  | A | 1 |  | 1 | 1540 | 1542 | 7900 |  |  | 7900 | 81.23 | 13 | 97251 | 1646 |  | Y | 45 | 40 | [7 empty] | 박용우 | 2 |  |  |  |  | Y |  | 102.35 | 12-2 | 0 | 279.86 | A |  | 1645 | 1 | 0.46 | 1575 | 1.59 | 82 | 36 | 403 | 6:43 | 14 | 21 | 0 | 77 |  | 79.69 | 0 | 0 | N2 | 2021-10-05 11:58 | 2021-10-05 12:15 | 17 | 2021-10-05 11:48 | 28 |  |  |  |  | N | [8 empty] | 5 | 0 | 25.03 | [16 empty] | 0.8 |  |  | 2.58 | 1.59 |  |  | 0.13 | 0.13 | A | [9 empty] | 0 | 0 | 599 | 43 | 0 | 102 | 0 | 1410 | 0 | 206 | 0 | 0 | 304 | 66 |  |  | 9 |  | 1
2021-10-05 | A67288 | 1 | 고탄소 | AE1055LS |  | Al 탈산 | B | 11 | 16 | 54600 | 76.88 | A | A | A |  | 1 | 1 |  | 1520 | 1550 | 4300 |  |  | 4300 | 42.36 | 12 | 101520 | 1590 |  | Y | 40 | 25 |  |  | A67285 |  |  |  |  | 조관훈 | 2 |  | Y |  |  |  |  | 98.4 | 12-10 | 0.01 | 144.54 | A |  | 1584 | 3 | 0.15 | 1553 | 0.89 | 69 | 32 | 250 | 4:10 | 25 | 26 | 64 | 0 |  | 0 |  | 400 | N2 | 2021-10-05 11:51 | 2021-10-05 12:09 | 18 | 2021-10-05 11:48 | 20 |  |  |  |  | Y |  |  |  | Y | [5 empty] | 0 | 163.07 | [23 empty] | 0.08 | 0 | A | [9 empty] | 0 | 0 | 653 | 0 | 0 | 165 | 0 | 497 | 0 | 395 | 0 | 0 | 79 | 24
2021-10-05 | B66721 | 2 | 중탄소 | SM45CB |  | Si 탈산 | B | 36 | 87 | 49300 | 85.45 | A | A |  | A | 1 |  | 1 | 1540 | 1524 | 7000 |  |  | 7000 | 49.27 | 17 | 142085 | 1619 |  | Y | 44 | 36 | [7 empty] | 임현진 | 2 |  |  | Y |  | Y |  | 108.2 | 12-5 | 0 | 241.81 | A |  | 1615 | 1 | 0.45 | 1564 | 1.39 | 71 | 31 | 338 | 5:38 | 14 | 15 | 0 | 78 |  | 103 | 0 | 0 | N2 | 2021-10-05 12:44 | 2021-10-05 13:18 | 34 | 2021-10-05 12:36 | 42 |  |  |  |  | N | [8 empty] | 4 | 0 | 22.82 | 대기래들 | [22 empty] | 0.27 | 0.27 | A | [9 empty] | 0 | 0 | 336 | 64 | 0 | 180 | 0 | 899 | 0 | 159 | 0 | 0 | 153 | 78 |  |  | 6
2021-10-05 | A67289 | 1 | 고탄소 | AE1055LS |  | Al 탈산 | B | 37 | 65 | 50900 | 72.82 | A | A | A |  | 1 | 1 |  | 1520 | 1551 | 4700 |  |  | 4700 | 46.3 | 12 | 101520 | 1598 |  | Y | 40 | 26 |  |  | A67286 |  |  |  |  | 조관훈 | 2 |  | Y |  |  |  |  | 105.05 | 12-6 | 0 | 216.13 | A |  | 1598 | 3 | 0.16 | 1551 | 1.24 | 67 | 34 | 166 | 2:46 | 25 | 26 | 65 | 0 |  | 0 |  | 500 | N2 | 2021-10-05 12:47 | 2021-10-05 13:05 | 18 | 2021-10-05 12:47 | 18 |  |  |  |  | Y |  |  |  | Y | [5 empty] | 0 | 183.37 | [23 empty] | 1.42 | 0 | A | [9 empty] | 0 | 0 | 834 | 0 | 0 | 208 | 0 | 790 | 0 | 590 | 0 | 0 | 97 | 19
2021-10-05 | B66722 | 2 | 중탄소 | SM45C |  | Si 탈산 | B | 20 | 74 | 48800 | 90.47 | A | A |  | A | 1 |  | 1 | 1540 | 1526 | 6400 |  |  | 6400 | 159.97 | 5 | 40007 | 1608 |  | N | 45 | 38 |  |  | B66720 | 05 |  |  |  | 임현진 | 2 |  |  |  |  | Y |  |  |  | 0 | 268.92 | A |  | 1604 | 1 | 0.48 | 1547 | 1.4 | 54 | 10 | 375 | 6:15 | 15 | 16 | 0 | 79 |  | 38.52 | 0 | 0 | N2 | 2021-10-05 13:47 | 2021-10-05 14:30 | 44 | 2021-10-05 13:35 | 55 |  |  |  |  | N | [8 empty] | 4.5 | 0 | 13.1 | 대기래들 | [22 empty] | 0.1 | 0.1 | A | [9 empty] | 0 | 0 | 679 | 57 | 0 | 177 | 0 | 506 | 0 | 156 | 0 | 0 | 0 | 74
2021-10-05 | A67290 | 1 | 고탄소 | AE1055LS |  | Al 탈산 | B | 16 | 17 | 54500 | 73.12 | A | A | A |  | 1 | 1 |  | 1520 | 1569 | 4100 |  |  | 4100 | 40.39 | 12 | 101520 | 1591 |  | Y | 42 | 24 |  |  | A67287 |  |  |  |  | 조관훈 | 2 |  | Y |  |  |  |  | 106.2 | 13-8 | 0 | 142.49 | A |  | 1591 | 3 | 0.15 | 1549 | 1.24 | 65 | 28 | 212 | 3:32 | 25 | 25 | 66 | 0 |  | 0 |  | 500 | N2 | 2021-10-05 13:46 | 2021-10-05 14:12 | 27 | 2021-10-05 13:45 | 28 |  |  |  |  | Y |  |  |  | Y | [5 empty] | 0 | 183.51 | [23 empty] | 4.24 | 0 | A | [9 empty] | 34 | 0 | 884 | 22 | 0 | 174 | 0 | 698 | 0 | 398 | 0 | 0 | 141 | 66
2021-10-05 | B66723 | 2 | 중탄소 | SM45C |  | Si 탈산 | B | 32 | 85 | 48900 | 82.55 | A | A |  | C | 1 |  | 1 | 1540 | 1559 | 5200 |  |  | 5200 | 55.84 | 11 | 93126 | 1628 |  | Y | 32 | 29 | [7 empty] | 임현진 | 2 |  |  |  |  | Y |  | 96.8 | 11-5 | 0 | 115.82 | A |  | 1626 | 1 | 0.47 | 1558 | 1.63 | 65 | 22 | 407 | 6:47 | 15 | 16 | 0 | 80 | 80 | 63.67 | 0 | 0 | N2 | 2021-10-05 14:39 | 2021-10-05 15:36 | 57 | 2021-10-05 14:26 | 70 |  |  |  |  | N | [8 empty] | 4.5 | 0 | 19.11 | [23 empty] | 0.39 | 0.39 | A | [9 empty] | 0 | 0 | 102 | 31 | 0 | 164 | 0 | 499 | 0 | 160 | 0 | 0 | 0 | 36 |  |  | 4
2021-10-05 | A67291 | 1 | 고탄소 | AE1055LS |  | Al 탈산 | B | 35 | 3 | 53700 | 77.22 | A | C | C |  | 1 | 1 |  | 1520 | 1541 | 5000 |  |  | 5000 | 59.1 | 10 | 84600 | 1595 |  | Y | 41 | 29 |  |  | A67288 |  |  |  |  | 조관훈 | 2 |  | Y |  |  |  |  | 105.95 | 14-1 | 2.15 | 209.3 | A |  | 1595 | 3 | 0.15 | 1546 | 1.36 | 62 | 27 | 289 | 4:49 | 25 | 26 | 67 | 0 |  | 0 |  | 500 | N2 | 2021-10-05 14:56 | 2021-10-05 15:17 | 21 | 2021-10-05 14:55 | 22 |  |  |  |  | Y |  |  |  | Y | [5 empty] | 0 | 197.93 | [23 empty] | 6.07 | 0 | A | [9 empty] | 55 | 0 | 856 | 38 | 0 | 200 | 0 | 697 | 0 | 552 | 0 | 0 | 98 | 59
2021-10-05 | A67292 | 1 | 고탄소 | AE1055LS |  | Al 탈산 | B | 11 | 17 | 54900 | 77.27 | C | C | C |  | 1 | 1 |  | 1520 | 1590 | 3500 |  |  | 3500 | 34.48 | 12 | 101520 | 1595 |  | Y | 40 | 31 | [7 empty] | 양성호 | 2 |  | Y | N |  |  |  | 98.2 | 12-9 | 12.96 | 224.83 | A |  | 1595 | 3 | 0.16 | 1553 | 1.14 | 69 | 31 | 287 | 4:47 | 25 | 25 | 68 | 0 |  | 0 |  | 500 | N2 | 2021-10-05 15:52 | 2021-10-05 16:17 | 25 | 2021-10-05 15:51 | 26 |  |  |  |  | Y |  |  |  | Y | [5 empty] | 0 | 208.24 | [23 empty] | 13.02 | 0 | B | [9 empty] | 0 | 0 | 671 | 18 | 0 | 213 | 0 | 494 | 0 | 398 | 0 | 0 | 0 | 45
2021-10-05 | B66724 | 2 | 중탄소 | SM45C |  | Si 탈산 | B | 30 | 73 | 49300 | 95.72 | C | C |  | C | 1 |  | 1 | 1540 | 1525 | 6500 |  |  | 6500 | 44.67 | 20 | 145522 | 1615 |  | Y | 39 | 36 | [7 empty] | 추창도 | 2 |  |  |  |  | Y |  | 91.1 | 11-1 | 0 | 217.62 | A |  | 1619 | 1 | 0.47 | 1550 | 1.36 | 57 | 28 | 361 | 6:01 | 15 | 16 | 0 | 81 |  | 57.5 | 0 | 0 | N2 | 2021-10-05 16:11 | 2021-10-05 16:41 | 30 | 2021-10-05 15:56 | 44 | [14 empty] | 0 | 16.94 | [23 empty] | 0.09 | 0.09 | A | [9 empty] | 0 | 0 | 0 | 22 | 0 | 138 | 0 | 689 | 0 | 369 | 0 | 0 | 59 | 35 |  |  | 4
2021-10-05 | A67293 | 1 | 고탄소 | AE1055LS |  | Al 탈산 | B | 1 | 12 | 53900 | 76.47 | C | C | C |  | 1 | 1 |  | 1520 | 1553 | 4900 |  |  | 4900 | 48.27 | 12 | 101520 | 1601 |  | Y | 41 | 30 | [7 empty] | 양성호 | 2 | [6 empty] | 101.3 | 13-4 | 4.61 | 219.71 | A |  | 1601 | 3 | 0.16 | 1552 | 1.4 | 68 | 30 | 307 | 5:07 | 25 | 25 | 69 | 0 |  | 0 |  | 600 | N2 | 2021-10-05 16:57 | 2021-10-05 17:13 | 16 | 2021-10-05 16:56 | 17 |  |  |  |  | Y |  |  |  | Y | [5 empty] | 0 | 238.62 | [23 empty] | 20.62 | 0 | A | [9 empty] | 84 | 0 | 817 | 15 | 0 | 197 | 0 | 597 | 0 | 449 | 0 | 0 | 74 | 0
2021-10-05 | B66725 | 2 | 중탄소 | SM45CR2 |  | Si 탈산 | B | 36 | 88 | 49350 | 103.9 | C | C |  | C | 1 |  | 1 | 1540 | 1543 | 6300 |  |  | 6300 | 119.58 | 7 | 52684 | 1636 |  | Y | 42 | 36 | [7 empty] | 추창도 | 2 |  |  |  |  | Y |  | 97.75 | 11-5 | 0 | 314.22 | A |  | 1628 | 1 | 0.47 | 1553 | 1.53 | 59 | 35 | 391 | 6:31 | 15 | 16 | 0 | 82 |  | 78.72 | 0 | 0 | N2 | 2021-10-05 17:30 | 2021-10-05 17:42 | 12 | 2021-10-05 17:07 | 35 |  |  |  |  | Y | [9 empty] | 2.51 | 16.79 | [23 empty] | 0.86 | 0.86 | A | [9 empty] | 0 | 0 | 0 | 31 | 0 | 0 | 0 | 547 | 0 | 0 | 0 | 0 | 126 | 57 |  |  | 6
2021-10-05 | A67294 | 1 | 고탄소 | AE1055LS |  | Al 탈산 | B | 16 | 18 | 54800 | 75.03 | C | C | C |  | 1 | 1 |  | 1520 | 1558 | 4400 |  |  | 4400 | 52.01 | 10 | 84600 | 1595 |  | Y | 40 | 28 | [7 empty] | 양성호 | 2 |  | Y |  |  |  |  | 97.9 | 12-9 | 0 | 153.52 | A |  | 1595 | 3 | 0.16 | 1551 | 1.29 | 67 | 28 | 267 | 4:27 | 25 | 25 | 70 | 0 |  | 0 |  | 500 | N2 | 2021-10-05 17:53 | 2021-10-05 18:18 | 25 | 2021-10-05 17:52 | 26 |  |  |  |  | Y |  |  |  | Y | [5 empty] | 0 | 200.97 | [23 empty] | 28.04 | 0 | B | [9 empty] | 71 | 0 | 767 | 15 | 0 | 204 | 0 | 807 | 0 | 596 | 0 | 0 | 87 | 34
2021-10-05 | B66726 | 2 | 중탄소 | SM45CR2 |  | Si 탈산 | B | 20 | 75 | 48550 | 97.12 | C | C |  | C | 1 |  | 1 | 1540 | 1544 | 6300 |  |  | 6300 | 65.17 | 14 | 96670 | 1618 |  | Y | 40 | 35 | [7 empty] | 추창도 | 2 |  |  |  |  | Y |  | 102.15 | 12-1 | 0 | 289.74 | A |  | 1623 | 1 | 0.4 | 1555 | 0 | 61 | 29 | 331 | 5:31 | 15 | 16 | 0 | 83 |  | 61.5 | 0 | 0 | N2 | 2021-10-05 18:21 | 2021-10-05 18:46 | 25 | 2021-10-05 18:05 | 41 | [14 empty] | 1.14 | 16.27 | [23 empty] | 0.52 | 0.52 | A | [9 empty] | 0 | 0 | 0 | 35 | 0 | 0 | 0 | 547 | 0 | 0 | 0 | 0 | 110 | 36 |  |  | 6
2021-10-05 | A67295 | 1 | 고탄소 | AE1055LS |  | Al 탈산 | B | 35 | 4 | 53900 | 81.45 | C | C | C |  | 1 | 1 |  | 1520 | 1556 | 5400 |  |  | 5400 | 53.19 | 12 | 101520 | 1589 |  | Y | 42 | 34 | [7 empty] | 양성호 | 2 | [6 empty] | 112.7 | 14-9 | 0 | 261.19 | A |  | 1598 | 3 | 0.16 | 1556 | 1.08 | 72 | 34 | 320 | 5:20 | 25 | 26 | 71 | 0 |  | 0 |  | 700 | N2 | 2021-10-05 18:56 | 2021-10-05 19:25 | 29 | 2021-10-05 18:54 | 30 |  |  |  |  | Y |  |  |  | Y | [5 empty] | 0 | 293.69 | [23 empty] | 38.29 | 0.02 | A | [9 empty] | 121 | 0 | 911 | 18 | 0 | 200 | 0 | 727 | 0 | 548 | 0 | 0 | 84 | 35
2021-10-05 | B66727 | 2 | 중탄소 | SM45CR2 |  | Si 탈산 | B | 32 | 86 | 49000 | 99.53 | C | C |  | C | 1 |  | 1 | 1540 | 1532 | 6800 |  |  | 6800 | 71.16 | 12 | 95557 | 1625 |  | Y | 43 | 38 | [7 empty] | 추창도 | 2 | [6 empty] | 99.2 | 11-7 | 0 | 241.62 | A |  | 1629 | 1 | 0.43 | 1558 | 0 | 64 | 32 | 332 | 5:32 | 15 | 16 | 0 | 84 | 70 | 50.89 | 0 | 0 | N2 | 2021-10-05 19:25 | 2021-10-05 19:52 | 26 | 2021-10-05 19:04 | 48 | [14 empty] | 0.91 | 13.53 | [23 empty] | 0.7 | 0.7 | A | [9 empty] | 0 | 0 | 0 | 24 | 0 | 0 | 0 | 750 | 0 | 0 | 0 | 0 | 134 | 23 |  |  | 6
2021-10-05 | A67296 | 1 | 고탄소 | AE1055LS |  | Al 탈산 | B | 11 | 18 | 54300 | 81.07 | C | C | C |  | 1 | 1 |  | 1520 | 1571 | 4500 |  |  | 4500 | 44.33 | 12 | 101520 | 1590 |  | Y | 41 | 29 | [7 empty] | 양성호 | 2 | [6 empty] | 101.3 | 13-2 | 11.13 | 216.95 | A |  | 1590 | 3 | 0.15 | 1551 | 0.98 | 67 | 31 | 286 | 4:46 | 25 | 25 | 72 | 0 |  | 0 |  | 500 | N2 | 2021-10-05 20:04 | 2021-10-05 20:37 | 33 | 2021-10-05 20:03 | 34 |  |  |  |  | Y |  |  |  | Y | [5 empty] | 0 | 242.64 | [23 empty] | 50.23 | 0.5 | A | [9 empty] | 59 | 0 | 709 | 17 | 0 | 228 | 0 | 692 | 0 | 549 | 0 | 0 | 98 | 43
2021-10-05 | B66728 | 2 | 중탄소 | SM45CR2 |  | Si 탈산 | B | 30 | 74 | 49550 | 103.85 | C | C |  | C | 1 |  | 1 | 1540 | 1519 | 7500 |  |  | 7500 | 80.42 | 13 | 93266 | 1626 | 342 | Y | 50 | 39 |  |  | B66725 | 04 |  |  |  | 추창도 | 2 |  |  | Y |  |  |  | 103.95 | 12-3 | 0 | 293.31 | A |  | 1623 | 1 | 0.4 | 1562 | 0 | 68 | 12 | 360 | 6:00 | 15 | 16 | 0 | 85 |  | 56.02 | 0 | 0 | N2 | 2021-10-05 20:37 | 2021-10-05 20:55 | 19 | 2021-10-05 20:20 | 35 |  |  |  |  | Y | [8 empty] | 4.5 | 0.89 | 15.67 | [23 empty] | 0.61 | 0.61 | A | [9 empty] | 0 | 0 | 0 | 31 | 0 | 0 | 0 | 551 | 0 | 0 | 0 | 0 | 129 | 17 |  |  | 6
2021-10-05 | A67297 | 1 | 고탄소 | AE1055LS |  | Al 탈산 | B | 1 | 13 | 53800 | 79.15 | C | C | C |  | 1 | 1 |  | 1520 | 1543 | 5400 |  |  | 5400 | 53.19 | 12 | 101520 | 1591 |  | Y | 42 | 32 | [7 empty] | 양성호 | 2 |  | Y |  |  |  |  | 100.95 | 13-3 | 0 | 216.42 | A |  | 1593 | 3 | 0.15 | 1549 | 1.13 | 65 | 28 | 283 | 4:43 | 25 | 25 | 73 | 0 |  | 0 |  | 500 | N2 | 2021-10-05 21:14 | 2021-10-05 21:36 | 23 | 2021-10-05 21:12 | 24 |  |  |  |  | Y |  |  |  | Y | [5 empty] | 0 | 228.4 | [23 empty] | 73.33 | 0.5 | A | [9 empty] | 104 | 0 | 803 | 16 | 0 | 181 | 0 | 798 | 0 | 551 | 0 | 0 | 76 | 29
2021-10-05 | B66729 | 2 | 중탄소 | SM45CR2 |  | Si 탈산 | B | 36 | 89 | 49350 | 97.37 | C | C |  | C | 1 |  | 1 | 1540 | 1537 | 6600 |  |  | 6600 | 67.11 | 12 | 98340 | 1630 |  | Y | 44 | 35 |  |  | B66726 | 04 |  |  |  | 추창도 | 2 | [6 empty] | 106.55 | 12-3 | 0 | 273.17 | A |  | 1622 | 1 | 0.45 | 1556 | 0 | 62 | 32 | 373 | 6:13 | 15 | 16 | 0 | 86 |  | 51.88 | 0 | 0 | N2 | 2021-10-05 21:41 | 2021-10-05 22:01 | 20 | 2021-10-05 21:23 | 37 | [14 empty] | 0.92 | 13.85 | [23 empty] | 0.5 | 0.5 | A | [9 empty] | 0 | 0 | 0 | 29 | 0 | 0 | 0 | 552 | 0 | 0 | 0 | 0 | 142 | 58 |  |  | 6
2021-10-05 | A67298 | 1 | 고탄소 | AE1055LS |  | Al 탈산 | B | 16 | 19 | 54400 | 81.07 | C | C | D |  | 1 | 1 |  | 1520 | 1573 | 4900 |  |  | 4900 | 57.92 | 10 | 84600 | 1593 |  | Y | 45 | 28 | [7 empty] | 양성호 | 2 | [8 empty] | 0 | 170.94 | A |  | 1593 | 3 | 0.15 | 1548 | 1.25 | 64 | 26 | 270 | 4:30 | 25 | 25 | 74 | 0 |  | 0 |  | 500 | N2 | 2021-10-05 22:12 | 2021-10-05 22:34 | 22 | 2021-10-05 22:11 | 23 |  |  |  |  | Y |  |  |  | Y | [5 empty] | 0 | 204.09 | [23 empty] | 82.85 | 0.5 | A | [9 empty] | 117 | 0 | 801 | 18 | 0 | 158 | 0 | 905 | 0 | 650 | 0 | 0 | 98 | 17
2021-10-05 | B66730 | 2 | 중탄소 | SM45CR2 |  | Si 탈산 | B | 20 | 76 | 48600 | 99.22 | C | C |  | D | 1 |  | 1 | 1540 | 1554 | 6200 |  |  | 6200 | 63.05 | 12 | 98340 | 1628 |  | Y | 45 | 33 |  |  | B66727 | 04 |  |  |  | 추창도 | 2 |  | Y |  |  | Y |  | 97.3 | 11-7 | 1.13 | 247.01 | A |  | 1623 | 1 | 0.47 | 1555 | 1.67 | 61 | 28 | 341 | 5:41 | 15 | 16 | 0 | 87 |  | 50.93 | 0 | 0 | N2 | 2021-10-05 22:44 | 2021-10-05 23:10 | 26 | 2021-10-05 22:25 | 45 |  |  |  |  | Y | [8 empty] | 5 | 0 | 14.33 | [23 empty] | 0.68 | 0.68 | A | [9 empty] | 0 | 0 | 0 | 22 | 0 | 0 | 0 | 551 | 0 | 0 | 0 | 0 | 139 | 70 |  |  | 4
2021-10-05 | A67299 | 1 | 고탄소 | AE1055LS |  | Al 탈산 | B | 35 | 5 | 53900 | 75.03 | C | D | D |  | 1 | 1 |  | 1520 | 1581 | 3500 |  |  | 3500 | 34.48 | 12 | 101520 | 1591 |  | Y | 41 | 21 | [7 empty] | 양성호 | 2 |  | Y |  |  |  |  | 101.15 | 13-5 | 0.05 | 172.32 | A |  | 1591 | 3 | 0.15 | 1550 | 1.17 | 66 | 31 | 267 | 4:27 | 25 | 25 | 75 | 0 |  | 0 |  | 500 | N2 | 2021-10-05 23:04 | 2021-10-05 23:33 | 29 | 2021-10-05 23:03 | 30 |  |  |  |  | Y |  |  |  | Y | [5 empty] | 0 | 200.5 | [23 empty] | 84.21 | 0.5 | A | [9 empty] | 63 | 0 | 802 | 19 | 0 | 161 | 0 | 498 | 0 | 399 | 0 | 0 | 0 | 48
2021-10-05 | B66731 | 2 | 중탄소 | SM45CR2 | 연주종료 | Si 탈산 | B | 32 | 87 | 48150 | 94.35 | D | D |  | D | 1 |  | 1 | 1540 | 1537 | 6600 |  |  | 6600 | 57.68 | 16 | 114420 | 1643 | 345 | Y | 38 | 35 |  |  | B66728 | 03 |  |  |  | 이기호 | 2 |  | Y |  |  |  |  | 97.15 | 11-5 | 0 | 154.64 | A |  | 1631 | 1 | 0.54 | 1567 | 0 | 73 | 39 | 372 | 6:12 | 15 | 16 | 0 | 88 |  | 147.71 | 0 | 0 | N2 | 2021-10-05 23:56 | 2021-10-06 00:16 | 20 | 2021-10-05 23:37 | 39 |  |  |  |  | Y | [8 empty] | 5 | 0 | 31.16 | [23 empty] | 0.21 | 0.21 | A | [9 empty] | 0 | 0 | 0 | 25 | 0 | 0 | 0 | 853 | 0 | 0 | 0 | 0 | 158 | 25
2021-10-05 | A67300 | 1 | 고탄소 | AE1055LS |  | Al 탈산 | B | 11 | 19 | 54700 | 79.35 | D | D | D |  | 1 | 1 |  | 1520 | 1559 | 4400 |  |  | 4400 | 43.34 | 12 | 101520 | 1592 |  | Y | 42 | 23 | [7 empty] | 김덕진 | 2 | [6 empty] | 104.2 | 13-5 | 0 | 167.97 | A |  | 1592 | 3 | 0.15 | 1548 | 1.1 | 64 | 29 | 157 | 2:37 | 25 | 25 | 76 | 0 |  | 0 |  | 500 | N2 | 2021-10-06 00:07 | 2021-10-06 00:31 | 24 | 2021-10-06 00:05 | 26 |  |  |  |  | Y |  |  |  | Y | [5 empty] | 0 | 238.27 | [23 empty] | 0.01 | 0 | A | [9 empty] | 0 | 0 | 754 | 23 | 0 | 140 | 0 | 738 | 0 | 608 | 0 | 0 | 149 | 29
2021-10-05 | B66732 | 2 | 중탄소 | AE15B35C | 연주시작 | Si 탈산 | T | 30 | 75 | 49300 | 114.98 | D | D |  | D | 1 |  | 1 | 1540 | 1552 | 7900 |  |  | 7900 | 82.17 | 35 | 96145 | 1651 |  | Y | 46 | 43 | [7 empty] | 이기호 | 2 |  | Y |  |  |  |  | 97.6 | 11-7 | 143.91 | 0 | A |  | 1650 | 1 | 0.47 | 1595 | 1.33 | 97 | 40 | 343 | 5:43 | 10 | 11 | 0 | 89 |  | 29.23 | 0 | 0 | AR | 2021-10-06 01:19 |  | 20 | 2021-10-06 00:42 | 56 |  |  |  |  | N | [8 empty] | 5 | 8.89 | 0 | [23 empty] | 0.25 | 0.25 | A | [9 empty] | 514 | 0 | 0 | 35 | 0 | 232 | 0 | 705 | 0 | 208 | 0 | 0 | 0 | 12 |  |  | 11 |  | 1
2021-10-05 | A67301 | 1 | 고탄소 | AE1055LS |  | Al 탈산 | B | 1 | 14 | 54200 | 79.92 | D | D | D |  | 1 | 1 |  | 1520 | 1569 | 3900 |  |  | 3900 | 46.1 | 10 | 84600 | 1590 |  | Y | 40 | 34 | [7 empty] | 김덕진 | 2 |  |  | Y |  |  |  | 103.55 | 13-6 | 2.34 | 178.88 | A |  | 1590 | 3 | 0.14 | 1551 | 1.03 | 67 | 29 | 292 | 4:52 | 25 | 25 | 77 | 0 |  | 0 |  | 500 | N2 | 2021-10-06 01:03 | 2021-10-06 01:31 | 28 | 2021-10-06 01:02 | 30 |  |  |  |  | Y |  |  |  | Y | [5 empty] | 0 | 222.02 | [23 empty] | 1.45 | 0 | A | [9 empty] | 52 | 0 | 816 | 25 | 0 | 158 | 0 | 496 | 0 | 396 | 0 | 0 | 0 | 64
2021-10-05 | A67302 | 1 | 고탄소 | AE1055LS | TUNDISH교체전 | Al 탈산 | B | 16 | 20 | 54500 | 79.12 | D | D | D |  | 1 | 1 |  | 1520 | 1555 | 4300 |  |  | 4300 | 47.4 | 12 | 90718 | 1587 |  | Y | 41 | 21 | [7 empty] | 김덕진 | 2 |  |  | Y |  |  |  | 98.95 | 12-9 | 2.52 | 121.38 | A |  | 1587 | 3 | 0.17 | 1549 | 0.95 | 65 | 30 | 254 | 4:14 | 25 | 25 | 78 | 0 |  | 0 |  | 400 | N2 | 2021-10-06 01:59 | 2021-10-06 02:31 | 32 | 2021-10-06 01:57 | 34 |  |  |  |  | Y |  |  |  | Y | [5 empty] | 0 | 199.15 | [23 empty] | 0.03 | 0 | B | [9 empty] | 33 | 0 | 817 | 0 | 0 | 138 | 0 | 575 | 0 | 497 | 0 | 0 | 73 | 49
2021-10-05 | B66733 | 2 | 중탄소 | AE15B35C | 연주종료 | Si 탈산 | T | 36 | 90 | 48850 | 93.32 | D | D |  | D | 1 |  | 1 | 1540 | 1529 | 6900 |  |  | 6900 | 67.89 | 37 | 101639 | 1626 |  | Y | 39 | 35 | [7 empty] | 김규완 | 2 |  |  |  |  | Y |  | 98.35 | 11-5 | 214.87 | 0 | A |  | 1613 | 1 | 0.49 | 1569 | 0 | 71 | 31 | 282 | 4:42 | 10 | 11 | 0 | 90 |  | 29.58 | 0 | 0 | AR | 2021-10-06 02:20 |  | 27 | 2021-10-06 02:00 | 47 |  |  |  |  | N | [8 empty] | 4.5 | 9.35 | 0 | [23 empty] | 0.22 | 0.22 | A | [9 empty] | 478 | 0 | 0 | 36 | 0 | 233 | 0 | 803 | 0 | 208 | 0 | 0 | 0 | 0 |  |  | 6
2021-10-05 | B66734 | 2 | 중탄소 | AE15B35C | TUNDISH교체전 | Si 탈산 | T | 20 | 77 | 48500 | 91.48 | D | D |  | D | 1 |  | 1 | 1540 | 1542 | 6400 |  |  | 6400 | 72.81 | 32 | 87904 | 1641 |  | Y | 38 | 35 | [7 empty] | 이기호 | 2 |  |  |  |  | Y |  | 102.9 | 12-2 | 119.92 | 0 | A |  | 1628 | 1 | 0.47 | 1578 | 1.41 | 80 | 34 | 378 | 6:18 | 10 | 11 | 0 | 91 |  | 29.1 | 0 | 0 | AR | 2021-10-06 03:21 |  | 32 | 2021-10-06 02:56 | 57 |  |  |  |  | N | [8 empty] | 5 | 9.75 | 0 | [23 empty] | 0.26 | 0.26 | A | [9 empty] | 444 | 0 | 0 | 25 | 0 | 234 | 0 | 703 | 0 | 208 | 0 | 0 | 0 | 0 |  |  | 6
2021-10-05 | A67303 | 1 | 고탄소 | STB2 | TUNDISH교체 | Al 탈산 | B | 35 | 6 | 53900 | 80.82 | D | D | D |  | 1 | 1 |  | 1520 | 1578 | 4900 |  |  | 4900 | 57.91 | 10 | 84610 | 1580 |  | Y | 40 | 29 | [7 empty] | 김덕진 | 2 | [6 empty] | 100.4 | 13-4 | 298.32 | 0 | A |  | 1585 | 3 | 0.17 | 1541 | 1.1 | 85 | 34 | 260 | 4:20 | 25 | 25 | 79 | 0 |  | 0 |  | 500 | AR | 2021-10-06 03:13 | 2021-10-06 03:46 | 35 | 2021-10-06 03:13 | 35 |  |  |  |  | Y |  |  |  | Y | [5 empty] | 147.57 | 41.27 | [19 empty] | 2.09 | 1.7 |  |  | 1.93 | 0 | A | [9 empty] | 0 | 42 | 168 | 29 | 0 | 127 | 0 | 601 | 0 | 496 | 0 | 0 | 98 | 70 |  |  |  |  | 1
2021-10-05 | B66735 | 2 | 저탄소 | SCM415C2 |  | Al 탈산 | I | 32 | 88 | 48550 | 105.42 | D | D |  | D | 1 |  | 1 | 1560 | 1582 | 6800 |  |  | 6800 | 68.55 | 16 | 99200 | 1697 |  | INGOT | 41 | 37 | [7 empty] | 이기호 | 2 | [6 empty] | 104.35 | 12-1 | 0.13 | 288.4 | A |  | 1661 | 1 | 0.53 | 1590 | 1.28 | 74 |  | 418 | 6:58 | 20 | 21 | 0 | 92 |  | 162.51 | 0 | 0 | N2 | 2021-10-06 04:38 |  | 18 | 2021-10-06 04:23 | [5 empty] | Y | [8 empty] | 4.5 | 0.04 | 42.31 | [17 empty] | 0.8 | 1.3 |  |  |  |  | 0.28 | 0.28 | A | [9 empty] | 509 | 604 | 0 | 55 | 0 | 375 | 0 | 700 | 0 | 209 | 0 | 0 | 0 | 0
2021-10-05 | A67304 | 1 | 고탄소 | STB2 |  | Al 탈산 | B | 11 | 20 | 54600 | 86.3 | D | D | D |  | 1 | 1 |  | 1520 | 1550 | 4400 |  |  | 4400 | 52.91 | 10 | 83164 | 1561 | 363 | Y | 40 | 25 | [7 empty] | 김덕진 | 2 |  | Y |  |  |  |  | 100.55 | 13-1 | 185.9 | 0 | A |  | 1561 | 3 | 0.17 | 1514 | 1 | 58 | 27 | 254 | 4:14 | 25 | 25 | 80 | 0 |  | 0 |  | 500 | AR | 2021-10-06 04:24 | 2021-10-06 04:49 | 25 | 2021-10-06 04:22 | 28 |  |  |  |  | Y |  |  |  | Y | [5 empty] | 138.07 | 113.18 | [20 empty] | 1.55 |  |  | 0 | 0 | A | [9 empty] | 0 | 19 | 278 | 24 | 0 | 125 | 0 | 499 | 0 | 394 | 0 | 0 | 0 | 25
2021-10-05 | A67305 | 1 | 고탄소 | STB2 |  | Al 탈산 | B | 1 | 15 | 54100 | 77.65 | D | D | D |  | 1 | 1 |  | 1520 | 1535 | 5200 |  |  | 5200 | 51.22 | 12 | 101532 | 1554 |  | Y | 41 | 31 | [7 empty] | 김덕진 | 2 |  | Y |  |  |  |  | 103.25 | 13-5 | 240.19 | 0 | A |  | 1554 | 3 | 0.15 | 1522 | 0.91 | 66 | 27 | 236 | 3:56 | 25 | 25 | 81 | 0 |  | 0 |  | 400 | AR | 2021-10-06 05:19 | 2021-10-06 05:53 | 34 | 2021-10-06 05:17 | 36 |  |  |  |  | Y |  |  |  | Y | [5 empty] | 118.69 | 34.14 | [20 empty] | 1.42 |  |  | 0.13 | 0 | A | [9 empty] | 0 | 103 | 236 | 17 | 0 | 127 | 0 | 495 | 0 | 604 | 0 | 0 | 138 | 65
2021-10-05 | B66736 | 2 | 중탄소 | 38MNVS6M | 연주시작 | Si 탈산 | T | 30 | 76 | 48400 | 102.62 | D | D |  | D | 1 |  | 1 | 1540 | 1526 | 8600 |  |  | 8600 | 102.45 | 30 | 83940 | 1659 |  | Y | 50 | 46 | [7 empty] | 이기호 | 2 |  |  |  |  | Y |  | 98 | 11-7 | 0 | 216.22 | A |  | 1659 | 1 | 0.49 | 1583 | 1.91 | 88 | 37 | 359 | 5:59 | 10 | 14 | 0 | 93 |  | 159.67 | 0 | 0 | N2 | 2021-10-06 06:09 |  | 19 | 2021-10-06 05:49 | 38 | [14 empty] | 0 | 29.65 | [23 empty] | 0.21 | 0.21 | A | [9 empty] | 73 | 0 | 0 | 0 | 0 | 0 | 0 | 1109 | 0 | 0 | 0 | 0 | 331 | 55 |  |  | 6 |  | 1
2021-10-05 | A67306 | 1 | 고탄소 | STB2 |  | Al 탈산 | B | 16 | 21 | 54500 | 85.5 | D | D | B |  | 1 | 1 |  | 1520 | 1530 | 5700 |  |  | 5700 | 56.14 | 12 | 101532 | 1547 |  | Y | 47 | 33 | [15 empty] | 107.1 | 13-8 | 226.83 | 0 | A |  | 1547 | 3 | 0.16 | 1513 | 0.89 | 57 | 24 | 254 | 4:14 | 25 | 25 | 82 | 0 |  | 0 |  | 470 | AR | 2021-10-06 06:38 | 2021-10-06 06:57 | 19 | 2021-10-06 06:37 | 20 |  |  |  |  | Y |  |  |  | Y | [5 empty] | 140.06 | 53.9 | [20 empty] | 1.1 |  |  | 1.97 | 0 | A | [9 empty] | 0 | 86 | 231 | 0 | 0 | 128 | 0 | 496 | 0 | 550 | 0 | 0 | 86 | 58
2021-10-05 | B66737 | 2 | 중탄소 | 38MNVS6M | 연주종료 | Si 탈산 | T | 36 | 91 | 0 | 101.62 | D | B |  | B | 1 |  | 1 | 1540 | 1569 | 6400 |  |  | 6400 | 63.54 | 36 | 100728 | 1649 | 343 | Y | 41 | 35 | [7 empty] | 김규완 | 2 |  |  |  |  | Y |  | 150.3 |  | 0 | 211.52 | A |  | 1638 | 1 | 0.56 | 1574 | 1.61 | 79 | 38 | 306 | 5:06 | 10 | 12 | 0 | 94 |  | 74.15 | 0 | 0 | N2 | 2021-10-06 07:15 |  | 19 | 2021-10-06 06:50 | 44 |  |  |  |  | Y | [8 empty] | 4.8 | 0 | 19.46 | [23 empty] | 0.2 | 0.2 | A | [9 empty] | 102 | 0 | 945 | 30 | 0 | 0 | 0 | 503 | 0 | 0 | 0 | 0 | 52 | 11 |  |  | 6
2021-10-06 | A67307 | 1 | 고탄소 | STB2 |  | Al 탈산 | B | 35 | 7 | 54100 | 83.5 | B | B | B |  | 1 | 1 |  | 1520 | 1576 | 3600 |  |  | 3600 | 35.46 | 12 | 101532 | 1562 |  | Y | 43 | 23 | [7 empty] | 박재승 | 2 |  |  | Y |  |  |  | 104.1 | 13-8 | 165.97 | 0 | A |  | 1557 | 3 | 0.16 | 1525 | 0.8 | 69 | 31 | 248 | 4:08 | 25 | 25 | 83 | 0 |  | 0 |  | 470 | AR | 2021-10-06 07:33 | 2021-10-06 08:02 | 29 | 2021-10-06 07:32 | 30 |  |  |  |  | Y |  |  |  | Y | [5 empty] | 139.5 | 67.92 | [20 empty] | 1.26 |  |  | 3.32 | 0 | A | [9 empty] | 0 | 20 | 138 | 0 | 0 | 126 | 0 | 497 | 0 | 396 | 0 | 0 | 0 | 84
2021-10-06 | B66738 | 2 | 중탄소 | 38MNVS6M | TUNDISH교체전 | Si 탈산 | T | 37 | 66 | 53000 | 101.43 | B | B |  | B | 1 |  | 1 | 1540 | 1578 | 7900 |  |  | 7900 | 97.36 | 29 | 81142 | 1669 |  | Y | 49 | 44 | [7 empty] | 임승우 | 2 |  |  |  |  | Y |  | 100.3 | 12-1 | 0 | 147.86 | A |  | 1651 | 1 | 0.52 | 1582 | 1.74 | 87 | 38 | 352 | 5:52 | 10 | 11 | 0 | 95 |  | 68.22 | 0 | 0 | N2 | 2021-10-06 08:12 |  | 30 | 2021-10-06 07:52 | 51 |  |  |  |  | Y | [8 empty] | 4.4 | 0 | 16.59 | [23 empty] | 0.75 | 0.75 | A | [9 empty] | 42 | 0 | 921 | 47 | 0 | 0 | 0 | 654 | 0 | 0 | 0 | 0 | 123 | 5 |  |  | 4
2021-10-06 | A67308 | 1 | 고탄소 | STB2 | 연주종료 | Al 탈산 | B | 11 | 21 | 54600 | 80.1 | B | B | B |  | 1 | 1 |  | 1520 | 1545 | 4600 |  |  | 4600 | 43.2 | 14 | 106490 | 1558 |  | Y | 40 | 28 | [7 empty] | 박재승 | 2 |  | Y |  |  |  |  | 103.3 | 13-4 | 249.53 | 0 | A |  | 1555 | 3 | 0.15 | 1518 | 0.93 | 62 | 27 | 249 | 4:09 | 25 | 25 | 84 | 0 |  | 0 |  | 470 | AR | 2021-10-06 08:37 | 2021-10-06 09:07 | 30 | 2021-10-06 08:36 | 31 |  |  |  |  | Y |  |  |  | Y | [5 empty] | 139.92 | 66.4 | [20 empty] | 1.24 |  |  | 4.85 | 0 | A | [9 empty] | 0 | 56 | 258 | 0 | 0 | 126 | 0 | 497 | 0 | 395 | 0 | 0 | 0 | 61
2021-10-06 | B66739 | 2 | 중탄소 | SNCM439P | 연주시작 | Al 탈산 | B | 20 | 78 | 48300 | 103.73 | B | B |  | B | 1 |  | 1 | 1540 | 1598 | 8500 |  |  | 8500 | 83.72 | 12 | 101532 | 1648 |  | Y | 53 | 46 |  |  | B66736 | 05 |  |  |  | 임승우 | 2 |  |  | Y |  | Y |  | 107 | 12-5 | 184.19 | 0 | A |  | 1639 | 1 | 0.5 | 1569 | 1.79 | 82 | 48 | 318 | 5:18 | 16 | 20 | 0 | 96 |  | 78.82 | 0 | 0 | AR | 2021-10-06 09:21 | 2021-10-06 09:29 | 8 | 2021-10-06 09:08 | 21 |  |  |  |  | N | [8 empty] | 4.3 | 22.36 | 0 | [16 empty] | 0.5 |  |  | 2.1 |  |  |  | 0.06 | 0.06 | A | [9 empty] | 1195 | 0 | 0 | 29 | 0 | 183 | 0 | 1124 | 0 | 270 | 0 | 0 | 122 | 0 |  |  | 6 |  | 1
2021-10-06 | A67309 | 1 | 고탄소 | P-STB2 | 연주시작 | Al 탈산 | B | 11 | 22 | 54600 | 119.05 | B | B | C |  | 2 | 2 |  | 1520 | 1537 | 6700 | 4500 |  | 11200 | 139.34 | 10 | 80378 | 1599 |  | Y | 78 | 38 | A67310번 14톤이월, A67309번 13톤이월 (연주 작업 종료)래들교체 (1호>11호) | Y | [5 empty] | 김형철 | 2 |  | Y |  |  |  |  | 101.4 | 13-2 | 253 | 0 | A |  | 1594 | 3 | 0.19 | 1557 | 0.97 | 101 | 42 | 306 | 5:06 | 25 | 25 | 88 | 0 |  | 0 |  | 700 | AR | 2021-10-06 14:26 | 2021-10-06 14:55 | 32 | 2021-10-06 14:24 | 34 |  |  |  |  | Y |  |  |  | Y | [5 empty] | 180.29 | 49.95 | [19 empty] | 2.24 |  |  |  | 15.77 | 0 | B |  |  | 9.154 | 26.552 | 49.784 | 0.197 | 5.438 | 1.874 | 1478.79 | 0 | 82 | 243 | 0 | 0 | 129 | 0 | 496 | 0 | 396 | 0 | 0 | 0 | 123 |  |  |  |  | 1
2021-10-06 | B66740 | 2 | 중탄소 | SNCM439P |  | Al 탈산 | B | 30 | 77 | 48700 | 83.2 | B | B |  | B | 1 |  | 1 | 1540 | 1532 | 7800 |  |  | 7800 | 76.82 | 12 | 101532 | 1616 |  | Y | 46 | 38 |  |  | B66737 | 05 |  |  |  | 임승우 | 2 |  |  | Y |  | Y |  | 109.8 | 12-8 | 259.46 | 0 | A |  | 1597 | 1 | 0.35 | 1549 | 1.5 | 62 | 37 | 241 | 4:01 | 16 | 17 | 0 | 97 |  | 28.74 | 0 | 0 | AR | 2021-10-06 10:21 | 2021-10-06 10:37 | 16 | 2021-10-06 10:16 | 21 |  |  |  |  | N | [8 empty] | 4.3 | 9.88 | 0 | [23 empty] | 0 | 0 | A | [9 empty] | 1218 | 0 | 0 | 18 | 0 | 0 | 0 | 955 | 0 | 199 | 0 | 0 | 46 | 0
2021-10-06 | A67310 | 1 | 고탄소 | P-STB2 |  | Al 탈산 | B | 1 | 17 | 54700 | 100.38 | B | C | C |  | 3 | 2 |  | 1520 | 1577 | 2000 | 4900 | 6900 | 13800 | 163.1 | 10 | 84610 | 1548 |  | Y | 52 | 13 |  | Y | [5 empty] | 김형철 | 2 |  | Y |  |  |  |  | 95.75 | 12-6 | 102.17 | 0 | A |  | 1565 | 3 | 0.17 | 1526 | 0.81 | 70 | 37 | 298 | 4:58 | 25 | 25 | 89 | 0 |  | 0 |  | 400 | AR | 2021-10-06 15:26 | 2021-10-06 15:53 | 26 | 2021-10-06 15:26 | 27 | [14 empty] | 123.82 | 122.47 | [20 empty] | 1.4 |  |  | 157.06 | 0 | B |  |  | 9.893 | 26.392 | 50.71 | 0.167 | 5.125 | 1.921 | 1478.79 | 0 | 55 | 275 | 0 | 0 | 130 | 0 | 692 | 0 | 549 | 0 | 0 | 85 | 35
2021-10-06 | B66741 | 2 | 중탄소 | SNCM439P |  | Al 탈산 | B | 21 | 75 | 47350 | 92.9 | B | B |  | B | 1 |  | 1 | 1540 | 1540 | 7900 |  |  | 7900 | 77.81 | 12 | 101532 | 1610 |  | Y | 43 | 38 |  |  | B66738 | 05 |  |  |  | 임승우 | 2 |  |  | Y |  | Y |  | 113.15 | 13-2 | 194.89 | 0 | A |  | 1593 | 1 | 0.38 | 1547 | 1.73 | 60 | 24 | 243 | 4:03 | 16 | 16 | 0 | 98 |  | 27.57 | 0 | 0 | AR | 2021-10-06 11:32 | 2021-10-06 11:47 | 15 | 2021-10-06 11:16 | 31 |  |  |  |  | N | [8 empty] | 4 | 9.51 | 0 | [23 empty] | 0.61 | 0.61 | A | [9 empty] | 1057 | 0 | 0 | 0 | 0 | 0 | 0 | 802 | 0 | 207 | 0 | 0 | 162 | 0 |  |  | 4
2021-10-06 | A67311 | 1 | 중탄소 | SNCM439P |  | Al 탈산 | B | 35 | 8 | 53800 | 117.97 | B | B |  | B | 1 |  | 1 | 1530 | 1559 | 8700 |  |  | 8700 | 93.48 | 11 | 93071 | 1619 |  | Y | 73 | 44 | B66741번 온도 낮아 승온(1000Kw) | [6 empty] | 김형철 | 2 |  |  | Y |  |  |  | 95.35 | 12-8 | 204.85 | 0 | A |  | 1606 | 1 | 0.31 | 1552 | 1.42 | 65 | 31 | 290 | 4:50 | 16 | 19 | 0 | 99 |  | 28.07 | 0 | 0 | AR | 2021-10-06 12:23 | 2021-10-06 12:55 | 32 | 2021-10-06 12:16 | 39 | [14 empty] | 11.06 | 0 | [23 empty] | 0 | 0 | A | [9 empty] | 941 | 0 | 273 | 62 | 0 | 130 | 0 | 646 | 0 | 397 | 0 | 0 | 27 | 30
2021-10-06 | B66742 | 2 | 중탄소 | SNCM439P |  | Al 탈산 | B | 37 | 67 | 52350 | 129.32 | B | B | B |  | 1 | 1 |  | 1540 | 1536 | 8400 |  |  | 8400 | 90.83 | 11 | 92479 | 1659 |  | Y | 45 | 41 | [7 empty] | 임승우 | 2 |  |  |  |  | Y |  | 103.6 | 12-4 | 227.4 | 0 | A |  | 1596 | 3 | 0.17 | 1557 | 0.47 | 70 | 35 | 279 | 4:39 | 18 | 18 | 87 | 0 |  | 0 |  | 470 | AR | 2021-10-06 13:11 | 2021-10-06 13:58 | 47 | 2021-10-06 13:10 | 49 |  |  |  |  | N |  |  |  | Y | [5 empty] | 109.92 | 412.1 | [23 empty] | 121.31 | 0 | A | [9 empty] | 896 | 28 | 0 | 14 | 0 | 0 | 0 | 896 | 0 | 209 | 0 | 0 | 77 | 20
2021-10-06 | B66743 | 2 | 저탄소 | ATA105I18 |  | Al 탈산 | I | 20 | 79 | 47600 | 107.33 | B | B |  | B | 1 |  | 1 | 1560 | 1556 | 9300 |  |  | 9300 | 103.56 | 11 | 89800 | 1678 |  | INGOT | 48 | 44 | [7 empty] | 임승우 | [7 empty] | 101.6 | 11-10 | 197.25 | 0 | A |  | 1670 | 1 | 0.38 | 1591 | 1.44 | 81 |  | 302 | 5:02 | 25 | 26 | 0 | 100 |  | 57.4 | 0 | 0 | AR | 2021-10-06 14:07 |  | 32 | 2021-10-06 13:55 | [5 empty] | Y | [8 empty] | 5.5 | 21.81 | 0 | [18 empty] | 1.2 |  |  |  |  | 0.17 | 0.17 | B | [9 empty] | 0 | 0 | 913 | 112 | 0 | 206 | 0 | 846 | 0 | 251 | 0 | 0 | 132 | 0
2021-10-06 | B66744 | 2 | 중탄소 | SNCM439P |  | Al 탈산 | B | 30 | 78 | 48550 | 96.5 | B | C |  | C | 1 |  | 1 | 1540 | 1526 | 7900 |  |  | 7900 | 84.51 | 12 | 93478 | 1610 |  | Y | 46 | 41 | [7 empty] | 임승우 | 2 |  |  |  |  | Y |  | 101.25 | 11-10 | 182.79 | 0 | A |  | 1598 | 1 | 0.36 | 1540 | 1.26 | 53 | 31 | 306 | 5:06 | 18 | 19 | 0 | 101 |  | 42.63 | 0 | 0 | AR | 2021-10-06 14:59 | 2021-10-06 15:09 | 10 | 2021-10-06 14:55 | 14 | [14 empty] | 14.33 | 0 | [23 empty] | 0 | 0 | A | [9 empty] | 1088 | 0 | 0 | 21 | 0 | 0 | 0 | 898 | 0 | 200 | 0 | 0 | 135 | 21
2021-10-06 | B66745 | 2 | 중탄소 | SNCM439P |  | Al 탈산 | B | 21 | 76 | 48700 | 87.32 | C | C |  | C | 1 |  | 1 | 1540 | 1556 | 7100 |  |  | 7100 | 69.34 | 14 | 102396 | 1601 |  | Y | 43 | 37 | [7 empty] | 추창도 | 2 |  |  |  |  | Y |  | 109.4 | 12-8 | 224.05 | 0 | A |  | 1598 | 1 | 0.36 | 1538 | 1.39 | 51 | 18 | 325 | 5:25 | 18 | 19 | 0 | 102 |  | 31.28 | 0 | 0 | AR | 2021-10-06 15:57 | 2021-10-06 16:23 | 25 | 2021-10-06 15:50 | 33 |  |  |  |  | N | [8 empty] | 4 | 10.48 | 0 | [23 empty] | 0.03 | 0.03 | A | [9 empty] | 1133 | 0 | 0 | 33 | 0 | 0 | 0 | 654 | 0 | 414 | 0 | 0 | 53 | 67
2021-10-06 | A67312 | 1 | 고탄소 | P-STB2 |  | Al 탈산 | B | 16 | 23 | 53800 | 79.13 | C | C | C |  | 1 | 1 |  | 1520 | 1568 | 4500 |  |  | 4500 | 53.19 | 10 | 84610 | 1560 |  | Y | 43 | 34 | [7 empty] | 양성호 | 2 | [6 empty] | 97.45 | 12-7 | 244.29 | 0 | A |  | 1553 | 3 | 0.21 | 1521 | 0.89 | 65 | 34 | 265 | 4:25 | 25 | 25 | 90 | 0 |  | 0 |  | 500 | AR | 2021-10-06 16:26 | 2021-10-06 16:50 | 24 | 2021-10-06 16:25 | 25 |  |  |  |  | Y |  |  |  | Y | [5 empty] | 139.58 | 39.48 | [20 empty] | 1.06 |  |  | 166.15 | 0 | A |  |  | 12.487 | 22.313 | 54.278 | 0.267 | 4.346 | 2.432 | 1547.04 | 0 | 47 | 82 | 0 | 0 | 125 | 0 | 947 | 0 | 747 | 0 | 0 | 98 | 20
2021-10-06 | B66746 | 2 | 중탄소 | SNCM439P | TUNDISH교체전 | Al 탈산 | B | 18 | 1 | 53650 | 101.47 | C | C |  | C | 1 |  | 1 | 1540 | 1546 | 9300 |  |  | 9300 | 78.4 | 16 | 118626 | 1611 |  | Y | 52 | 48 | [7 empty] | 추창도 | 2 |  |  |  |  | Y |  | 105.75 | 14-2 | 248.49 | 0 | A |  | 1619 | 1 | 0.4 | 1557 | 1.41 | 70 | 18 | 266 | 4:26 | 18 | 19 | 0 | 103 |  | 35.12 | 0 | 0 | AR | 2021-10-06 17:20 | 2021-10-06 17:45 | 26 | 2021-10-06 17:13 | 32 |  |  |  |  | N | [8 empty] | 4 | 12.56 | 0 | [23 empty] | 0 | 0 | A | [9 empty] | 1217 | 0 | 267 | 61 | 0 | 0 | 0 | 551 | 0 | 204 | 0 | 0 | 82 | 40
2021-10-06 | A67313 | 1 | 고탄소 | P-STB2 |  | Al 탈산 | B | 35 | 9 | 54000 | 78.03 | C | C | C |  | 1 | 1 |  | 1520 | 1531 | 5300 |  |  | 5300 | 52.2 | 12 | 101532 | 1562 |  | Y | 43 | 31 | [7 empty] | 양성호 | 2 |  | Y | [6 empty] | 202.14 | 0 | A |  | 1562 | 3 | 0.2 | 1516 | 1.35 | 60 | 29 | 257 | 4:17 | 25 | 25 | 91 | 0 |  | 0 |  | 500 | AR | 2021-10-06 17:27 | 2021-10-06 17:49 | 23 | 2021-10-06 17:26 | 23 |  |  |  |  | Y |  |  |  | Y | [5 empty] | 149.6 | 29.97 | [20 empty] | 0.92 |  |  | 168.2 | 0 | A |  |  | 9.924 | 25.802 | 51.348 | 0.194 | 5.174 | 1.99 | 1474.23 | 0 | 37 | 172 | 16 | 0 | 128 | 0 | 746 | 0 | 596 | 0 | 0 | 98 | 104
2021-10-06 | B66747 | 2 | 중탄소 | SBC70L | TUNDISH교체 | Al 탈산 | B | 37 | 68 | 53000 | 108.03 | C | C |  | C | 1 |  | 1 | 1540 | 1546 | 8700 |  |  | 8700 | 93.2 | 12 | 93348 | 1665 |  | Y | 51 | 46 | [7 empty] | 추창도 | 2 |  |  |  |  | Y |  | 104.9 | 12-5 | 199.76 | 0 | A |  | 1648 | 1 | 0.51 | 1579 | 1.43 | 81 | 23 | 415 | 6:55 | 20 | 21 | 0 | 104 |  | 63.07 | 0 | 0 | AR | 2021-10-06 19:01 | 2021-10-06 19:37 | 36 | 2021-10-06 18:50 | 47 |  |  |  |  | N | [8 empty] | 4 | 19.63 | 0 | [19 empty] | 2.22 | 1.36 |  |  | 0.08 | 0.08 | A | [9 empty] | 0 | 0 | 947 | 100 | 0 | 267 | 0 | 501 | 0 | 207 | 0 | 0 | 51 | 45 |  |  | 6 |  | 1
2021-10-06 | A67314 | 1 | 고탄소 | P-STB2 |  | Al 탈산 | B | 11 | 23 | 54400 | 77.12 | C | C | C |  | 1 | 1 |  | 1520 | 1541 | 5100 |  |  | 5100 | 50.23 | 12 | 101532 | 1555 |  | Y | 41 | 31 | [7 empty] | 양성호 | 2 | [8 empty] | 200.31 | 0 | A |  | 1555 | 3 | 0.19 | 1515 | 1.14 | 59 | 28 | 270 | 4:30 | 25 | 25 | 92 | 0 |  | 0 |  | 600 | AR | 2021-10-06 18:37 | 2021-10-06 18:49 | 12 | 2021-10-06 18:35 | 14 |  |  |  |  | Y |  |  |  | Y | [5 empty] | 156.09 | 29.9 | [20 empty] | 0.88 |  |  | 176.95 | 0 | A |  |  | 9.869 | 25.191 | 53.046 | 0.191 | 5.375 | 2.105 | 1468.51 | 0 | 24 | 280 | 16 | 0 | 125 | 0 | 750 | 0 | 594 | 0 | 0 | 98 | 54
2021-10-06 | B66748 | 2 | 중탄소 | SBC70L |  | Al 탈산 | B | 30 | 79 | 48750 | 99.62 | C | C |  | C | 1 |  | 1 | 1540 | 1525 | 7500 |  |  | 7500 | 77.92 | 12 | 96258 | 1638 |  | N | 46 | 39 | [7 empty] | 추창도 | 2 | [8 empty] | 200.81 | 0 | A |  | 1635 | 1 | 0.47 | 1561 | 1.45 | 63 | 23 | 376 | 6:16 | 20 | 21 | 0 | 105 |  | 60.4 | 0 | 0 | AR | 2021-10-06 19:59 | 2021-10-06 20:53 | 54 | 2021-10-06 19:51 | 61 |  |  |  |  | N | [8 empty] | 5.5 | 18.61 | 0 | [20 empty] | 0.92 |  |  | 0.15 | 0.15 | A | [9 empty] | 0 | 0 | 426 | 35 | 0 | 275 | 0 | 498 | 0 | 311 | 0 | 0 | 0 | 25 |  |  | 4
2021-10-06 | A67315 | 1 | 고탄소 | P-STB2 |  | Al 탈산 | B | 1 | 18 | 53600 | 75.18 | C | C | C |  | 1 | 1 |  | 1520 | 1545 | 5000 |  |  | 5000 | 59.09 | 10 | 84610 | 1555 |  | Y | 42 | 31 | [7 empty] | 양성호 | 2 | [8 empty] | 228.68 | 0 | A |  | 1555 | 3 | 0.17 | 1514 | 1.24 | 58 | 26 | 267 | 4:27 | 25 | 25 | 93 | 0 |  | 0 |  | 500 | AR | 2021-10-06 19:37 | 2021-10-06 19:55 | 18 | 2021-10-06 19:36 | 19 |  |  |  |  | Y |  |  |  | Y | [5 empty] | 149.97 | 17.34 | [20 empty] | 1.06 |  |  | 179.55 | 0 | B |  |  | 9.314 | 24.157 | 55.683 | 0.143 | 5.978 | 2.305 | 1752.42 | 0 | 0 | 222 | 25 | 0 | 127 | 0 | 748 | 0 | 598 | 0 | 0 | 97 | 15
2021-10-06 | B66749 | 2 | 중탄소 | SBC70L |  | Al 탈산 | B | 20 | 80 | 48600 | 109.6 | C | C |  | C | 1 |  | 1 | 1540 | 1551 | 8400 |  |  | 8400 | 86.74 | 12 | 96840 | 1647 |  | N | 50 | 44 | [7 empty] | 추창도 | 2 | [8 empty] | 239.51 | 0 | A |  | 1633 | 1 | 0.31 | 1569 | 0 | 71 | 28 | 306 | 5:06 | 20 | 21 | 0 | 106 |  | 42.49 | 0 | 0 | AR | 2021-10-06 21:10 | 2021-10-06 21:53 | 43 | 2021-10-06 20:59 | 55 | [14 empty] | 17.9 | 0 | [20 empty] | 1.09 |  |  | 0.2 | 0.2 | A | [9 empty] | 0 | 0 | 901 | 50 | 0 | 273 | 0 | 498 | 0 | 408 | 0 | 0 | 53 | 66
2021-10-06 | A67316 | 1 | 고탄소 | P-STB2 |  | Al 탈산 | B | 16 | 24 | 54100 | 79.05 | C | C | C |  | 1 | 1 |  | 1520 | 1545 | 5200 |  |  | 5200 | 51.22 | 12 | 101532 | 1561 |  | Y | 42 | 34 | [7 empty] | 양성호 | 2 | [6 empty] | 101.6 | 13-1 | 222.98 | 0 | A |  | 1561 | 3 | 0.18 | 1516 | 1.22 | 60 | 27 | 276 | 4:36 | 25 | 25 | 94 | 0 |  | 0 |  | 600 | AR | 2021-10-06 20:41 | 2021-10-06 20:55 | 14 | 2021-10-06 20:40 | 15 |  |  |  |  | Y |  |  |  | Y | [5 empty] | 165.19 | 45.36 | [20 empty] | 0.95 |  |  | 182.48 | 0 | A |  |  | 8.838 | 25.329 | 53.311 | 0.177 | 6.032 | 2.104 | 1636.16 | 0 | 23 | 195 | 0 | 0 | 129 | 0 | 749 | 0 | 595 | 0 | 0 | 97 | 35
2021-10-06 | A67317 | 1 | 고탄소 | P-STB2 |  | Al 탈산 | B | 35 | 10 | 52200 | 91.82 | C | C | C |  | 1 | 1 |  | 1520 | 1549 | 4500 |  |  | 4500 | 44.32 | 12 | 101532 | 1552 |  | Y | 46 | 29 | [7 empty] | 양성호 | 2 | [6 empty] | 101.85 | 13-5 | 175.05 | 0 | A |  | 1552 | 3 | 0.16 | 1513 | 1.03 | 57 | 23 | 449 | 7:29 | 25 | 25 | 95 | 0 |  | 0 |  | 500 | AR | 2021-10-06 21:53 | 2021-10-06 22:05 | 11 | 2021-10-06 21:45 | 19 |  |  |  |  | Y |  |  |  | Y | [5 empty] | 146.5 | 61.14 | [20 empty] | 1.19 |  |  | 194.46 | 0 | B | [9 empty] | 0 | 0 | 203 | 0 | 0 | 128 | 0 | 498 | 0 | 398 | 0 | 0 | 0 | 129
2021-10-06 | B66750 | 2 | 중탄소 | SBC70L |  | Al 탈산 | B | 21 | 77 | 49000 | 110.55 | C | C |  | D | 1 |  | 1 | 1540 | 1570 | 7200 |  |  | 7200 | 74.35 | 12 | 96840 | 1633 |  | Y | 58 | 40 | [7 empty] | 추창도 | 2 | [6 empty] | 100.3 | 11-9 | 233.12 | 0 | A |  | 1623 | 1 | 0.49 | 1561 | 0 | 63 | 27 | 306 | 5:06 | 20 | 21 | 0 | 107 |  | 54.34 | 0 | 0 | AR | 2021-10-06 22:26 | 2021-10-06 22:56 | 30 | 2021-10-06 22:12 | 44 | [14 empty] | 18.52 | 0 | [20 empty] | 0.94 |  |  | 0.19 | 0.19 | A | [9 empty] | 0 | 0 | 484 | 68 | 0 | 271 | 0 | 496 | 0 | 412 | 0 | 0 | 0 | 20 |  |  | 4
2021-10-06 | A67318 | 1 | 고탄소 | P-STB2 |  | Al 탈산 | B | 11 | 24 | 52200 | 79.18 | C | D | D |  | 1 | 1 |  | 1520 | 1531 | 5800 |  |  | 5800 | 68.55 | 10 | 84610 | 1559 | 357 | Y | 43 | 34 | [7 empty] | 양성호 | 2 | [6 empty] | 101.6 | 13-1 | 276.57 | 0 | A |  | 1559 | 3 | 0.18 | 1527 | 0.89 | 71 | 33 | 258 | 4:18 | 25 | 25 | 96 | 0 |  | 0 |  | 600 | AR | 2021-10-06 22:43 | 2021-10-06 23:08 | 24 | 2021-10-06 22:43 | 25 |  |  |  |  | Y |  |  |  | Y | [5 empty] | 167.22 | 38.47 | [20 empty] | 1.33 |  |  | 196.71 | 0 | A |  |  | 9.418 | 24.373 | 53.522 | 0.223 | 5.682 | 2.195 | 1596.77 | 0 | 21 | 125 | 0 | 0 | 128 | 0 | 751 | 0 | 599 | 0 | 0 | 98 | 0
2021-10-06 | B66751 | 2 | 중탄소 | SBC70L |  | Al 탈산 | B | 37 | 69 | 52600 | 95.38 | C | D |  | D | 1 |  | 1 | 1540 | 1557 | 5900 |  |  | 5900 | 60.93 | 12 | 96840 | 1645 |  | Y | 37 | 32 | [7 empty] | 이기호 | 2 |  |  |  |  | Y |  |  |  | 87.96 | 0 | A |  | 1638 | 1 | 0.43 | 1563 | 0 | 65 | 31 | 271 | 4:31 | 20 | 23 | 0 | 108 |  | 87.8 | 0 | 0 | AR | 2021-10-06 23:27 | 2021-10-06 23:56 | 29 | 2021-10-06 23:15 | 42 |  |  |  |  | N | [8 empty] | 4.6 | 28.36 | 0 | [20 empty] | 0.63 |  |  | 0.14 | 0.14 | A | [9 empty] | 0 | 0 | 682 | 75 | 0 | 406 | 0 | 700 | 0 | 208 | 0 | 0 | 0 | 7 |  |  | 4
2021-10-06 | A67319 | 1 | 고탄소 | P-STB2 | 연주종료 | Al 탈산 | B | 1 | 19 | 52200 | 76.43 | D | D | D |  | 1 | 1 |  | 1520 | 1557 | 4700 |  |  | 4700 | 51.98 | 12 | 90427 | 1555 |  | Y | 42 | 28 | [7 empty] | 김덕진 | 2 | [6 empty] | 106.2 | 13-8 | 233.42 | 0 | A |  | 1555 | 3 | 0.21 | 1530 | 0.76 | 74 | 0 | 265 | 4:25 | 25 | 25 | 97 | 0 |  | 0 |  | 600 | AR | 2021-10-06 23:40 | 2021-10-07 01:16 | 39 | 2021-10-06 23:38 | 41 |  |  |  |  | Y |  |  |  | Y | [5 empty] | 170.95 | 18.46 | [23 empty] | 0 | 0 | A |  |  | 9.452 | 24.298 | 53.522 | 0.179 | 5.662 | 2.202 | 1596.77 | 0 | 0 | 246 | 0 | 0 | 146 | 0 | 500 | 0 | 395 | 0 | 0 | 0 | 0
2021-10-06 | B66752 | 2 | 중탄소 | SBC70L |  | Al 탈산 | B | 30 | 80 | 49650 | 87.17 | D | D |  | D | 1 |  | 1 | 1540 | 1540 | 6700 |  |  | 6700 | 69.19 | 12 | 96840 | 1646 |  | Y | 40 | 35 | [7 empty] | 이기호 | 2 | [6 empty] | 92.65 | 11-2 | 121.84 | 0 | A |  | 1629 | 1 | 0.45 | 1629 | 0 | 131 | 33 | 255 | 4:15 | 20 | 21 | 0 | 109 |  | 58.87 | 0 | 0 | AR | 2021-10-07 00:21 | 2021-10-07 00:58 | 38 | 2021-10-07 00:11 | 47 |  |  |  |  | N | [8 empty] | 5 | 17.73 | 0 | [20 empty] | 0.59 |  |  | 0 | 0 | A | [9 empty] | 0 | 0 | 436 | 100 | 0 | 322 | 0 | 703 | 0 | 204 | 0 | 0 | 0 | 5
2021-10-06 | A67320 | 1 | 중탄소 | SBC70L |  | Al 탈산 | B | 16 | 25 | 53800 | 91.63 | D | D | D |  | 1 | 1 |  | 1530 | 1664 | 3400 |  |  | 3400 | 32.41 | 13 | 104910 | 1608 |  | Y | 60 | 28 | RH 워싱 전 157.0 / 후 158.2 | [6 empty] | 김덕진 | 2 |  |  | Y |  |  |  | 109.55 | 13-10 | 102.23 | 0 | A |  | 1608 | 3 | 0.17 | 1568 | 1.25 | 70 | 27 | 257 | 4:17 | 20 | 20 | 98 | 0 |  | 0 |  | 500 | AR | 2021-10-07 01:08 | 2021-10-07 01:59 | 51 | 2021-10-07 01:08 | 52 |  |  |  |  | N |  |  |  | Y | [5 empty] | 99.7 | 48.77 | [20 empty] | 0.66 |  |  | 2.2 | 0 | A | [9 empty] | 0 | 0 | 422 | 35 | 0 | 163 | 0 | 403 | 0 | 0 | 0 | 0 | 0 | 12
2021-10-06 | B66753 | 2 | 저탄소 | 25MOCRS4HM3 | 연주시작 | Si 탈산 | T | 20 | 81 | 47950 | 109.58 | D | D |  | D | 1 |  | 1 | 1555 | 1549 | 9300 |  |  | 9300 | 102.59 | 33 | 90651 | 1685 |  | Y | 52 | 46 | [7 empty] | 이기호 | 2 | [6 empty] | 97.75 | 11-6 | 0 | 269.58 | A |  | 1672 | 1 | 0.45 | 1599 | 0 | 91 | 36 | 310 | 5:10 | 13 | 14 | 0 | 110 | 70 | 73.07 | 0 | 0 | N2 VD도착 N% 1. 190PPM ↓ N2 2. 190PPM ↑ AR | 2021-10-07 01:51 |  | 32 | 2021-10-07 01:27 | 56 |  |  |  |  | Y | [8 empty] | 5 | 10.23 | 7.15 | [23 empty] | 0.82 | 0.82 | A | [9 empty] | 1066 | 0 | 0 | 18 | 0 | 0 | 0 | 1101 | 0 | 0 | 0 | 0 | 205 | 0 |  |  | 9 |  | 1
2021-10-06 | A67321 | 1 | 중탄소 | SBC70L |  | Al 탈산 | B | 35 | 11 | 54100 | 70.15 | D | D | D |  | 1 | 1 |  | 1530 | 1584 | 4200 |  |  | 4200 | 40.03 | 13 | 104910 | 1610 |  | Y | 38 | 24 | [7 empty] | 김덕진 | 2 |  | Y | [6 empty] | 111.37 | 0 | A |  | 1610 | 3 | 0.17 | 1562 | 1.55 | 64 | 19 | 129 | 2:09 | 20 | 20 | 99 | 0 |  | 0 |  | 500 | AR | 2021-10-07 02:05 | 2021-10-07 03:06 | 61 | 2021-10-07 02:04 | 62 |  |  |  |  | N |  |  |  | Y | [5 empty] | 113.86 | 55.64 | [20 empty] | 0.89 |  |  | 3.71 | 0 | A | [9 empty] | 0 | 0 | 363 | 82 | 0 | 180 | 0 | 297 | 0 | 0 | 0 | 0 | 0 | 19
2021-10-06 | B66754 | 2 | 저탄소 | 25MOCRS4HM3 | 연주종료 | Si 탈산 | T | 21 | 78 | 48550 | 110.7 | D | D |  | D | 1 |  | 1 | 1555 | 1575 | 7300 |  |  | 7300 | 68.14 | 39 | 107133 | 1649 |  | Y | 43 | 38 | [7 empty] | 이기호 | 2 | [6 empty] | 102.35 | 12-1 | 0 | 225.53 | A |  | 1627 | 1 | 0.44 | 1568 | 0 | 60 | 24 | 281 | 4:41 | 13 | 14 | 0 | 111 | 40 | 53.99 | 0 | 0 | N2 VD도착 N% 1. 190PPM ↓ N2 2. 190PPM ↑ AR | 2021-10-07 02:56 |  | 34 | 2021-10-07 02:28 | 62 |  |  |  |  | Y | [8 empty] | 4.7 | 9.46 | 5.26 | [23 empty] | 0.64 | 0.64 | A | [9 empty] | 1111 | 10 | 221 | 16 | 0 | 0 | 0 | 699 | 0 | 0 | 0 | 0 | 201 | 18 |  |  | 6
2021-10-06 | A67322 | 1 | 중탄소 | SBC70L |  | Al 탈산 | B | 11 | 25 | 54000 | 73.17 | D | D | D |  | 1 | 1 |  | 1530 | 1566 | 4800 |  |  | 4800 | 49.85 | 12 | 96295 | 1615 |  | Y | 38 | 24 | [7 empty] | 김덕진 | 2 |  | Y |  |  |  |  | 97.55 | 12-7 | 168.33 | 0 | A |  | 1615 | 3 | 0.17 | 1568 | 1.38 | 70 | 22 | 240 | 4:00 | 20 | 21 | 100 | 0 |  | 0 |  | 400 | AR | 2021-10-07 03:07 | 2021-10-07 04:09 | 62 | 2021-10-07 03:06 | 63 |  |  |  |  | N |  |  |  | Y | [5 empty] | 99.66 | 60.14 | [20 empty] | 0.82 |  |  | 5.29 | 0 | A | [9 empty] | 0 | 0 | 279 | 21 | 0 | 150 | 0 | 298 | 0 | 0 | 0 | 0 | 0 | 15
2021-10-06 | B66755 | 2 | 저탄소 | 25MOCRS4HM3 | 연주종료 | Si 탈산 | T | 37 | 70 | 52000 | 108.07 | D | D |  | D | 1 |  | 1 | 1555 | 1554 | 8500 |  |  | 8500 | 85.95 | 36 | 98892 | 1662 |  | Y | 52 | 44 | [7 empty] | 이기호 | 2 |  |  |  |  | Y |  | 98.4 | 11-9 | 0 | 283.76 | A |  | 1651 | 1 | 0.41 | 1582 | 0 | 74 | 28 | 339 | 5:39 | 13 | 16 | 0 | 112 |  | 50.86 | 0 | 0 | N2 VD도착 N% 1. 190PPM ↓ N2 2. 190PPM ↑ AR | 2021-10-07 04:02 |  | 34 | 2021-10-07 03:39 | 57 |  |  |  |  | Y | [8 empty] | 4.3 | 10.44 | 4.23 | [23 empty] | 0.83 | 0.83 | A | [9 empty] | 1000 | 45 | 0 | 21 | 0 | 0 | 0 | 807 | 0 | 0 | 0 | 0 | 204 | 0 |  |  | 6
2021-10-06 | A67323 | 1 | 중탄소 | SBC70L | 연주종료 | Al 탈산 | B | 1 | 20 | 54100 | 73.27 | D | D | D |  | 1 | 1 |  | 1530 | 1576 | 4700 |  |  | 4700 | 48.32 | 13 | 97268 | 1613 |  | Y | 38 | 23 | [7 empty] | 김덕진 | 2 |  |  |  |  | Y |  | 99.9 | 12-10 | 150.64 | 0 | A |  | 1613 | 3 | 0.16 | 1577 | 1.06 | 79 | 32 | 241 | 4:01 | 20 | 20 | 101 | 0 |  | 0 |  | 300 | AR | 2021-10-07 04:06 | 2021-10-07 05:09 | 63 | 2021-10-07 04:04 | 65 |  |  |  |  | N |  |  |  | Y | [5 empty] | 73.98 | 63.37 | [20 empty] | 0.68 |  |  | 0.01 | 0 | A | [9 empty] | 0 | 0 | 208 | 54 | 0 | 173 | 0 | 499 | 0 | 295 | 0 | 0 | 0 | 17
2021-10-06 | B66756 | 2 | 저탄소 | 25MOCRS4HM3 | TUNDISH교체전 | Si 탈산 | T | 30 | 81 | 48900 | 104.88 | D | D |  | D | 1 |  | 1 | 1555 | 1562 | 8000 |  |  | 8000 | 80.9 | 36 | 98892 | 1654 |  | Y | 48 | 45 | [7 empty] | 이기호 | 2 |  |  |  |  | Y |  | 99.6 | 11-8 | 0 | 258.38 | A |  | 1638 | 1 | 0.38 | 1574 | 1.43 | 66 | 22 | 298 | 4:58 | 13 | 14 | 0 | 113 |  | 50.5 | 0 | 0 | N2 VD도착 N% 1. 190PPM ↓ N2 2. 190PPM ↑ AR | 2021-10-07 05:12 |  | 33 | 2021-10-07 04:48 | 56 | [14 empty] | 8.8 | 3.78 | [23 empty] | 0.82 | 0.82 | A | [9 empty] | 1176 | 10 | 0 | 19 | 0 | 0 | 0 | 809 | 0 | 0 | 0 | 0 | 205 | 5 |  |  | 6
2021-10-06 | A67324 | 1 | 저탄소 | SCR423PRH | 연주시작 | Al 탈산 | B | 16 | 26 | 54300 | 79.53 | D | D | D |  | 1 | 1 |  | 1530 | 1579 | 6800 |  |  | 6800 | 83.1 | 10 | 81828 | 1649 | 363 | Y | 41 | 52 | [15 empty] | 103.75 | 13-3 | 0 | 180.35 | A |  | 1647 | 3 | 0.17 | 1605 | 1.11 | 102 | 48 | 264 | 4:24 | 16 | 21 | 102 | 0 |  | 0 |  | 999 | N2 | 2021-10-07 05:17 | 2021-10-07 05:54 | 37 | 2021-10-07 05:17 | 37 |  |  |  |  | Y |  |  |  | Y | [5 empty] | 0 | 259.34 | [19 empty] | 2.37 | 1.72 |  |  | 1.86 | 0.28 | A | [9 empty] | 1488 | 83 | 0 | 24 | 0 | 59 | 0 | 694 | 0 | 311 | 0 | 0 | 66 | 0 |  |  |  |  | 1
2021-10-06 | B66757 | 2 | 저탄소 | SCM420HI |  | Al 탈산 | I | 20 | 82 | 47800 | 98.97 | D | D |  | B | 1 |  | 1 | 1560 | 1552 | 8700 |  |  | 8700 | 85.29 | 12 | 102000 | 1679 |  | INGOT | 47 | 42 | [7 empty] | 이기호 | [7 empty] | 105.3 | 12-3 | 232.43 | 0 | A |  | 1662 | 1 | 0.41 | 1592 | 1.55 | 82 |  | 315 | 5:15 | 20 | 21 | 0 | 114 |  | 59.74 | 0 | 0 | AR | 2021-10-07 06:15 |  | 26 | 2021-10-07 06:03 | [15 empty] | 19.18 | 0 | [18 empty] | 1.3 |  |  |  |  | 0.09 | 0.09 | A | [9 empty] | 1163 | 506 | 0 | 26 | 0 | 345 | 0 | 801 | 0 | 209 | 0 | 0 | 0 | 5
2021-10-06 | A67325 | 1 | 저탄소 | SCR423PRH |  | Al 탈산 | B | 35 | 12 | 53900 | 79.28 | D | D | B |  | 1 | 1 |  | 1530 | 1586 | 4700 |  |  | 4700 | 46.29 | 12 | 101532 | 1627 |  | Y | 42 | 23 | [17 empty] | 0 | 134.15 | A |  | 1616 | 3 | 0.18 | 1588 | 0.76 | 85 | 45 | 273 | 4:33 | 16 | 16 | 103 | 0 |  | 0 |  | 700 | N2 | 2021-10-07 06:14 | 2021-10-07 06:51 | 36 | 2021-10-07 06:13 | 37 |  |  |  |  | Y |  |  |  | Y | [5 empty] | 0 | 272.75 | [23 empty] | 1.95 | 1.51 | A | [9 empty] | 1304 | 24 | 0 | 10 | 0 | 57 | 0 | 598 | 0 | 312 | 0 | 0 | 0 | 19
2021-10-06 | B66758 | 2 | 중탄소 | AE4140W | TUNDISH교체전 | Al 탈산 | T | 21 | 79 | 48050 | 145.3 | D | B |  | B | 1 |  | 1 | 1540 | 1605 | 7500 |  |  | 7500 | 82.73 | 33 | 90651 | 1686 |  | Y | 55 | 45 | [7 empty] | 이기호 | 2 | [6 empty] | 101.25 | 11-10 | 148.89 | 0 | A |  | 1679 | 1 | 0.43 | 1594 | 2 | 99 | 52 | 286 | 4:46 | 13 | 14 | 0 | 115 | 50 | 49.17 | 0 | 0 | AR | 2021-10-07 08:01 |  | 37 | 2021-10-07 07:01 | 98 |  |  |  |  | Y | [8 empty] | 5.2 | 12.6 | 0 | 빌렛트 턴디쉬 가열상태 불량하여 출바온도 높게 요청함 | [22 empty] | 0.09 | 0.09 | A | [9 empty] | 1180 | 0 | 641 | 19 | 0 | 268 | 0 | 755 | 0 | 208 | 0 | 0 | 0 | 0 |  |  | 6
2021-10-06 | A67326 | 1 | 저탄소 | SCR423PRH |  | Al 탈산 | B | 18 | 2 | 54900 | 67.33 | D | B | B |  | 1 | 1 |  | 1530 | 1594 | 5300 |  |  | 5300 | 62.64 | 10 | 84610 | 1620 |  | Y | 39 | 31 | 대기래들 | [6 empty] | 박재승 | 2 | [6 empty] | 99.25 | 13-4 | 0 | 195.34 | A |  | 1624 | 3 | 0.17 | 1580 | 1.63 | 77 | 22 | 273 | 4:33 | 16 | 16 | 104 | 0 |  | 0 |  | 700 | N2 | 2021-10-07 07:04 | 2021-10-07 07:47 | 43 | 2021-10-07 07:02 | 45 |  |  |  |  | Y |  |  |  | Y | [5 empty] | 0 | 203.12 | [23 empty] | 1.95 | 2.66 | A | [9 empty] | 831 | 540 | 0 | 23 | 0 | 55 | 0 | 598 | 0 | 301 | 0 | 0 | 0 | 37
2021-10-07 | A67327 | 1 | 저탄소 | SCR423PRH |  | Al 탈산 | B | 1 | 21 | 53800 | 70.2 | B | B | B |  | 1 | 1 |  | 1530 | 1585 | 4100 |  |  | 4100 | 40.38 | 12 | 101532 | 1616 |  | Y | 41 | 24 | [7 empty] | 박재승 | 2 |  |  | Y |  |  |  | 106.15 | 13-7 | 0 | 169.27 | A |  | 1613 | 3 | 0.18 | 1584 | 1.04 | 81 | 35 | 251 | 4:11 | 16 | 16 | 105 | 0 |  | 0 |  | 700 | N2 | 2021-10-07 08:04 | 2021-10-07 08:43 | 39 | 2021-10-07 08:03 | 40 |  |  |  |  | Y |  |  |  | Y | [5 empty] | 0 | 210.65 | [23 empty] | 1.95 | 4.07 | A | [9 empty] | 1283 | 23 | 0 | 16 | 0 | 59 | 0 | 599 | 0 | 300 | 0 | 0 | 0 | 20
2021-10-07 | A67328 | 1 | 저탄소 | SCR423PRH |  | Al 탈산 | B | 16 | 27 | 53700 | 64.42 | B | B | B |  | 1 | 1 |  | 1530 | 1593 | 3900 |  |  | 3900 | 38.41 | 12 | 101532 | 1607 |  | Y | 32 | 23 | [7 empty] | 김형철 | 2 |  | Y |  |  |  |  | 106.05 | 13-5 | 0 | 142.69 | A |  | 1606 | 3 | 0.18 | 1575 | 0.97 | 72 | 31 | 243 | 4:03 | 16 | 16 | 106 | 0 |  | 0 |  | 700 | N2 | 2021-10-07 09:09 | 2021-10-07 09:44 | 35 | 2021-10-07 09:08 | 36 |  |  |  |  | Y |  |  |  | Y | [5 empty] | 0 | 231.76 | [23 empty] | 1.95 | 5.6 | A | [9 empty] | 1382 | 21 | 0 | 23 | 0 | 55 | 0 | 598 | 0 | 300 | 0 | 0 | 0 | 29
2021-10-07 | A67329 | 1 | 저탄소 | SCR423PRH |  | Al 탈산 | B | 35 | 13 | 53200 | 66.33 | B | B | B |  | 1 | 1 |  | 1530 | 1566 | 4500 |  |  | 4500 | 53.19 | 10 | 84610 | 1614 |  | Y | 38 | 24 | [7 empty] | 김형철 | 2 |  | Y |  |  |  |  | 103.3 | 13-6 | 0 | 144.77 | A |  | 1606 | 3 | 0.18 | 1576 | 1.07 | 73 | 36 | 252 | 4:12 | 16 | 16 | 107 | 0 |  | 0 |  | 700 | N2 | 2021-10-07 10:13 | 2021-10-07 10:44 | 31 | 2021-10-07 10:12 | 32 |  |  |  |  | Y |  |  |  | Y | [5 empty] | 0 | 202.06 | [23 empty] | 1.95 | 7.14 | A | [9 empty] | 553 | 567 | 0 | 32 | 0 | 57 | 0 | 598 | 0 | 297 | 0 | 0 | 0 | 9
2021-10-07 | A67330 | 1 | 저탄소 | SCR423PRH |  | Al 탈산 | B | 18 | 3 | 54300 | 61.92 | B | B | B |  | 1 | 1 |  | 1530 | 1565 | 5000 |  |  | 5000 | 49.25 | 12 | 101532 | 1607 |  | Y | 35 | 31 | [7 empty] | 김형철 | 2 |  | Y |  |  |  |  | 105.1 | 13-10 | 0 | 144.32 | A |  | 1607 | 3 | 0.18 | 1574 | 1.27 | 71 | 26 | 233 | 3:53 | 16 | 16 | 108 | 0 |  | 0 |  | 700 | N2 | 2021-10-07 11:04 | 2021-10-07 11:42 | 37 | 2021-10-07 11:03 | 38 |  |  |  |  | Y |  |  |  | Y | [5 empty] | 0 | 194.41 | [23 empty] | 1.95 | 8.4 | A | [9 empty] | 1322 | 37 | 0 | 14 | 0 | 60 | 0 | 598 | 0 | 298 | 0 | 0 | 0 | 13
2021-10-07 | A67331 | 1 | 저탄소 | SCR423PRH | TUNDISH교체전 | Al 탈산 | B | 1 | 22 | 54050 | 59.4 | B | B | B |  | 1 | 1 |  | 1530 | 1587 | 3700 |  |  | 3700 | 39.59 | 12 | 93456 | 1603 |  | Y | 33 | 22 | [7 empty] | 김형철 | 2 |  | Y |  |  |  |  | 102.65 | 13-3 | 0 | 146.5 | A |  | 1603 | 3 | 0.17 | 1577 | 1 | 74 | 33 | 247 | 4:07 | 16 | 17 | 109 | 0 |  | 0 |  | 700 | N2 | 2021-10-07 11:58 | 2021-10-07 12:38 | 40 | 2021-10-07 11:57 | 41 |  |  |  |  | Y |  |  |  | Y | [5 empty] | 0 | 194.02 | [23 empty] | 1.95 | 9.71 | A | [9 empty] | 1354 | 0 | 0 | 10 | 0 | 59 | 0 | 597 | 0 | 297 | 0 | 0 | 0 | 5
2021-10-07 | A67332 | 1 | 중탄소 | SCM440HK | TUNDISH교체 | Al 탈산 | B | 16 | 28 | 53600 | 81.35 | B | B | B |  | 1 | 1 |  | 1530 | 1552 | 6700 |  |  | 6700 | 66.27 | 16 | 101095 | 1622 |  | Y | 44 | 36 | [7 empty] | 김형철 | 2 |  |  | Y |  |  |  | 106.2 | 13-5 | 0 | 202.46 | A |  | 1622 | 3 | 0.17 | 1586 | 1 | 92 | 36 | 260 | 4:20 | 15 | 20 | 110 | 0 |  | 0 |  | 450 | AR | 2021-10-07 13:15 | 2021-10-07 13:54 | 41 | 2021-10-07 13:13 | 43 |  |  |  |  | N |  |  |  | Y | [5 empty] | 113.57 | 75.16 | [19 empty] | 2.23 |  |  |  | 0.04 | 0 | A | [9 empty] | 1244 | 0 | 0 | 9 | 0 | 119 | 0 | 498 | 0 | 300 | 0 | 0 | 0 | 5 |  |  | 11 |  | 1
2021-10-07 | A67333 | 1 | 중탄소 | SCM440HK |  | Al 탈산 | B | 35 | 14 | 53500 | 74.63 | B | B | C |  | 1 | 1 |  | 1530 | 1530 | 5700 |  |  | 5700 | 57.61 | 14 | 98938 | 1606 |  | Y | 37 | 29 | [7 empty] | 김형철 | 2 |  |  | Y |  |  |  | 104.35 | 13-7 | 0 | 221.68 | A |  | 1609 | 3 | 0.21 | 1568 | 1.11 | 74 | 29 | 310 | 5:10 | 15 | 17 | 111 | 0 |  | 0 |  | 450 | AR | 2021-10-07 14:02 | 2021-10-07 15:03 | 61 | 2021-10-07 14:01 | 62 |  |  |  |  | N |  |  |  | Y | [5 empty] | 99.69 | 103.27 | [23 empty] | 6.42 | 0 | A | [9 empty] | 1027 | 40 | 0 | 19 | 0 | 126 | 0 | 498 | 0 | 300 | 0 | 0 | 0 | 67
2021-10-07 | A67334 | 1 | 중탄소 | SCM440HK |  | Al 탈산 | B | 18 | 4 | 53600 | 69.9 | B | C | C |  | 1 | 1 |  | 1530 | 1554 | 5900 |  |  | 5900 | 59.63 | 14 | 98938 | 1607 |  | Y | 41 | 30 | [7 empty] | 김형철 | 2 |  | Y |  |  |  |  | 105.95 | 14-1 | 0 | 171.48 | A |  | 1608 | 3 | 0.21 | 1570 | 1.31 | 76 | 21 | 270 | 4:30 | 15 | 16 | 112 | 0 |  | 0 |  | 450 | AR | 2021-10-07 14:59 | 2021-10-07 16:06 | 67 | 2021-10-07 14:59 | 67 |  |  |  |  | N |  |  |  | Y | [5 empty] | 102.17 | 50.19 | [23 empty] | 20.72 | 0 | A | [9 empty] | 1244 | 0 | 771 | 0 | 0 | 119 | 0 | 749 | 0 | 498 | 0 | 0 | 85 | 109
2021-10-07 | A67335 | 1 | 중탄소 | SCM440HK |  | Al 탈산 | B | 1 | 23 | 53600 | 72.93 | C | C | C |  | 1 | 1 |  | 1530 | 1547 | 6100 |  |  | 6100 | 61.65 | 14 | 98938 | 1609 |  | Y | 41 | 32 | [7 empty] | 양성호 | 2 | [6 empty] | 102.7 | 13-3 | 0 | 233.93 | A |  | 1607 | 3 | 0.21 | 1576 | 1 | 82 | 28 | 338 | 5:38 | 15 | 16 | 113 | 0 |  | 0 |  | 700 | AR | 2021-10-07 16:05 | 2021-10-07 17:12 | 67 | 2021-10-07 16:04 | 68 |  |  |  |  | N |  |  |  | Y | [5 empty] | 125.93 | 59.37 | [23 empty] | 42.57 | 0 | A | [9 empty] | 1189 | 29 | 710 | 0 | 0 | 116 | 0 | 748 | 0 | 519 | 0 | 0 | 98 | 10
2021-10-07 | A67336 | 1 | 중탄소 | SCM440HK |  | Al 탈산 | B | 16 | 29 | 54100 | 68.12 | C | C | C |  | 1 | 1 |  | 1530 | 1575 | 5200 |  |  | 5200 | 44.75 | 14 | 116214 | 1599 |  | Y | 44 | 27 | [7 empty] | 양성호 | 2 | [6 empty] | 107.7 | 13-7 | 0 | 109.37 | A |  | 1591 | 3 | 0.17 | 1561 | 1.25 | 67 | 24 | 260 | 4:20 | 15 | 15 | 114 | 0 |  | 0 |  | 400 | AR | 2021-10-07 17:23 | 2021-10-07 18:15 | 52 | 2021-10-07 17:22 | 52 |  |  |  |  | N |  |  |  | Y | [5 empty] | 79.16 | 27.27 | [23 empty] | 75.91 | 0 | A | [9 empty] | 1319 | 24 | 810 | 16 | 0 | 136 | 0 | 846 | 0 | 591 | 0 | 0 | 97 | 29
2021-10-07 | A67337 | 1 | 중탄소 | SCM440 | 유사강종연연주 | Al 탈산 | B | 35 | 15 | 53600 | 73.5 | C | C | C |  | 1 | 1 |  | 1530 | 1548 | 5600 |  |  | 5600 | 58.81 | 12 | 95222 | 1602 |  | Y | 41 | 30 | [7 empty] | 양성호 | 2 | [6 empty] | 102.25 | 13-4 | 0 | 275.98 | A |  | 1591 | 3 | 0.19 | 1566 | 0.78 | 70 | 24 | 257 | 4:17 | 15 | 16 | 115 | 0 |  | 0 |  | 300 | N2 | 2021-10-07 18:24 | 2021-10-07 19:25 | 61 | 2021-10-07 18:23 | 62 |  |  |  |  | N |  |  |  | Y | [5 empty] | 0 | 156.22 | [20 empty] | 1.11 |  |  | 85.58 | 0 | A | [9 empty] | 1069 | 21 | 500 | 0 | 0 | 127 | 0 | 950 | 0 | 648 | 0 | 0 | 97 | 20
2021-10-07 | A67338 | 1 | 중탄소 | SCM440 |  | Al 탈산 | B | 18 | 5 | 53800 | 62.85 | C | C | C |  | 1 | 1 |  | 1530 | 1565 | 4900 |  |  | 4900 | 33.24 | 20 | 147412 | 1607 |  | Y | 38 | 30 | [7 empty] | 양성호 | 2 | [6 empty] | 102.8 | 13-7 | 0 | 118.83 | A |  | 1604 | 3 | 0.19 | 1574 | 1.2 | 78 | 20 | 240 | 4:00 | 15 | 16 | 116 | 0 |  | 0 |  | 999 | N2 | 2021-10-07 19:21 | 2021-10-07 20:32 | 70 | 2021-10-07 19:20 | 71 |  |  |  |  | N |  |  |  | Y | [5 empty] | 0 | 195.85 | [20 empty] | 1.35 |  |  | 94.12 | 0 | A | [9 empty] | 1128 | 28 | 524 | 0 | 0 | 183 | 0 | 752 | 0 | 495 | 0 | 0 | 99 | 25
2021-10-07 | A67339 | 1 | 중탄소 | SCM440HF | 유사강종연연주 | Al 탈산 | B | 1 | 24 | 53100 | 73.82 | C | C | C |  | 1 | 1 |  | 1530 | 1527 | 6100 |  |  | 6100 | 179.16 | 4 | 34048 | 1598 |  | Y | 41 | 31 | [7 empty] | 양성호 | 2 | [6 empty] | 92.8 | 12-2 | 145.58 | 14.14 | A |  | 1590 | 3 | 0.17 | 1561 | 0.91 | 68 | 25 | 241 | 4:01 | 18 | 18 | 117 | 0 |  | 0 |  | 500 | AR | 2021-10-07 20:55 | 2021-10-07 21:40 | 45 | 2021-10-07 20:54 | 46 |  |  |  |  | N |  |  |  | Y | [5 empty] | 98.18 | 65.43 | [20 empty] | 1.12 |  |  | 131.3 | 0 | A | [9 empty] | 1107 | 0 | 788 | 0 | 0 | 139 | 0 | 1000 | 0 | 655 | 0 | 0 | 98 | 16
2021-10-07 | A67340 | 1 | 중탄소 | SCM440HF |  | Al 탈산 | B | 16 | 30 | 53700 | 78.1 | C | C | C |  | 1 | 1 |  | 1530 | 1533 | 6500 |  |  | 6500 | 63.64 | 12 | 102144 | 1592 |  | Y | 41 | 36 | [7 empty] | 양성호 | 2 | [6 empty] | 104.55 | 13-3 | 247.85 | 0 | A |  | 1598 | 3 | 0.21 | 1562 | 1 | 69 | 28 | 243 | 4:03 | 18 | 18 | 118 | 0 |  | 0 |  | 500 | AR | 2021-10-07 21:59 | 2021-10-07 22:39 | 40 | 2021-10-07 21:56 | 42 |  |  |  |  | N |  |  |  | Y | [5 empty] | 114.1 | 88.88 | [20 empty] | 1.15 |  |  | 0.02 | 0 | A | [9 empty] | 1296 | 23 | 907 | 15 | 0 | 149 | 0 | 751 | 0 | 499 | 0 | 0 | 97 | 13
2021-10-07 | A67341 | 1 | 중탄소 | SCM440HF | TUNDISH교체전 | Al 탈산 | B | 35 | 16 | 53300 | 85.93 | C | A | A |  | 1 | 1 |  | 1530 | 1582 | 5200 |  |  | 5200 | 48.24 | 15 | 107801 | 1608 |  | Y | 45 | 29 | [7 empty] | 양성호 | 2 | [6 empty] | 104.75 | 13-7 | 171.77 | 0 | A |  | 1608 | 3 | 0.21 | 1560 | 1.2 | 67 | 31 | 245 | 4:05 | 18 | 19 | 119 | 0 |  | 0 |  | 500 | AR | 2021-10-07 23:05 | 2021-10-08 | 55 | 2021-10-07 23:03 | 57 |  |  |  |  | N |  |  |  | Y | [5 empty] | 124.58 | 104.64 | [20 empty] | 1.44 |  |  | 7 | 0 | A | [9 empty] | 1203 | 0 | 835 | 0 | 0 | 154 | 0 | 753 | 0 | 495 | 0 | 0 | 98 | 48
2021-10-07 | A67342 | 1 | 저탄소 | SCM420HON | TUNDISH교체 | Al 탈산 | B | 18 | 6 | 54000 | 82.57 | A | A | A |  | 1 | 1 |  | 1540 | 1544 | 7600 |  |  | 7600 | 74.85 | 12 | 101532 | 1651 |  | Y | 43 | 36 | [7 empty] | 정용태 | 2 | [6 empty] | 103.05 | 13-7 | 0 | 245.79 | A |  | 1651 | 3 | 0.21 | 1601 | 1.35 | 91 | 27 | 260 | 4:20 | 16 | 21 | 120 | 0 |  | 0 |  | 999 | N2 | 2021-10-08 00:22 | 2021-10-08 01:16 | 55 | 2021-10-08 00:19 | 58 |  |  |  |  | Y |  |  |  | Y | [5 empty] | 0 | 271.52 | [19 empty] | 2.72 | 2.1 |  |  | 4.86 | 0 | B | [9 empty] | 698 | 873 | 0 | 0 | 0 | 210 | 0 | 644 | 0 | 300 | 0 | 0 | 0 | 0 |  |  | 12 |  | 1
2021-10-07 | A67343 | 1 | 저탄소 | SCM420HON |  | Al 탈산 | B | 1 | 25 | 54100 | 89.93 | A | A | A |  | 1 | 1 |  | 1540 | 1586 | 6700 |  |  | 6700 | 79.19 | 10 | 84610 | 1628 | 354 | Y | 49 | 37 | [7 empty] | 정용태 | 2 | [6 empty] | 103.25 | 13-3 | 0 | 288.28 | A |  | 1628 | 3 | 0.21 | 1599 | 0.76 | 89 | 40 | 295 | 4:55 | 16 | 21 | 121 | 0 |  | 0 |  | 999 | N2 | 2021-10-08 01:31 | 2021-10-08 02:14 | 43 | 2021-10-08 01:28 | 46 |  |  |  |  | Y |  |  |  | Y | [5 empty] | 0 | 278.64 | [23 empty] | 0.03 | 27.44 | A | [9 empty] | 1531 | 187 | 218 | 30 | 0 | 278 | 0 | 644 | 0 | 296 | 0 | 0 | 0 | 10 |  |  | 7
2021-10-07 | A67344 | 1 | 저탄소 | SCM420HON |  | Al 탈산 | B | 16 | 31 | 54200 | 89.15 | A | A | A |  | 1 | 1 |  | 1540 | 1565 | 6000 |  |  | 6000 | 70.91 | 10 | 84610 | 1639 |  | Y | 44 | 33 | [7 empty] | 정용태 | 2 |  |  |  |  | Y |  | 100.95 | 12-9 | 0 | 240.45 | A |  | 1639 | 3 | 0.21 | 1590 | 1.17 | 80 | 36 | 287 | 4:47 | 16 | 22 | 122 | 0 |  | 0 |  | 999 | N2 | 2021-10-08 02:37 | 2021-10-08 03:11 | 34 | 2021-10-08 02:34 | 38 |  |  |  |  | Y |  |  |  | Y | [5 empty] | 0 | 309.16 | [23 empty] | 0 | 33.12 | A | [9 empty] | 1206 | 253 | 0 | 15 | 0 | 245 | 0 | 595 | 0 | 298 | 0 | 0 | 0 | 9
2021-10-07 | A67345 | 1 | 저탄소 | SCM420HON |  | Al 탈산 | B | 35 | 17 | 53300 | 89.42 | A | A | A |  | 1 | 1 |  | 1540 | 1565 | 6000 |  |  | 6000 | 46.13 | 16 | 130080 | 1626 |  | Y | 43 | 31 | [7 empty] | 정용태 | 3 |  |  | Y |  |  |  | 110 | 14-2 | 0 | 222.41 | A |  | 1626 | 3 | 0.2 | 1582 | 1 | 72 | 28 | 263 | 4:23 | 16 | 21 | 123 | 0 |  | 0 |  | 999 | N2 | 2021-10-08 03:37 | 2021-10-08 04:08 | 32 | 2021-10-08 03:34 | 34 |  |  |  |  | Y |  |  |  | Y | [5 empty] | 0 | 321.7 | [23 empty] | 0.37 | 33.83 | C | [9 empty] | 1175 | 216 | 0 | 0 | 0 | 283 | 0 | 905 | 0 | 494 | 0 | 0 | 67 | 23
2021-10-07 | A67346 | 1 | 저탄소 | SCM420HON | 연주종료 | Al 탈산 | B | 18 | 7 | 53600 | 90.77 | A | A | A |  | 1 | 1 |  | 1540 | 1565 | 6700 |  |  | 6700 | 84.54 | 10 | 79256 | 1607 |  | Y | 53 | 37 | [7 empty] | 정용태 | 2 |  |  | Y |  |  |  | 102.7 | 13-7 | 0 | 226.92 | A |  | 1607 | 3 | 0.21 | 1580 | 0.77 | 70 | 35 | 266 | 4:26 | 16 | 20 | 124 | 0 |  | 0 |  | 999 | N2 | 2021-10-08 04:32 | 2021-10-08 05:09 | 37 | 2021-10-08 04:29 | 40 |  |  |  |  | Y |  |  |  | Y | [5 empty] | 0 | 258.61 | [23 empty] | 0 | 31.31 | A | [9 empty] | 1106 | 344 | 0 | 7 | 0 | 191 | 0 | 695 | 0 | 498 | 0 | 0 | 70 | 0
2021-10-07 | A67347 | 1 | 저탄소 | SCM415C2 |  | Al 탈산 | I | 1 | 26 | 53700 | 91.07 | A | A | A |  | 1 | 1 |  | 1545 | 1579 | 6400 |  |  | 6400 | 66.67 | 20 | 96000 | 1659 |  | INGOT | 42 | 35 | [7 empty] | 정용태 | [7 empty] | 101.45 | 13-1 | 0 | 206.44 | A |  | 1659 | 3 | 0.2 | 1611 | 1.04 | 95 |  | 267 | 4:27 | 20 | 20 | 125 | 0 |  | 0 |  | 600 | N2 | 2021-10-08 05:47 |  | 27 | 2021-10-08 05:44 | [5 empty] | Y |  |  |  | Y | [5 empty] | 0 | 311.41 | [18 empty] | 1.4 |  |  |  |  | 0 | 38.61 | A | [9 empty] | 760 | 458 | 0 | 9 | 0 | 186 | 0 | 496 | 0 | 299 | 0 | 0 | 0 | 0
2021-10-07 | A67348 | 1 | 중탄소 | SCM440I |  | Al 탈산 | I | 16 | 32 | 54100 | 111.23 | A | B | B |  | 1 | 1 |  | 1545 | 1555 | 7700 |  |  | 7700 | 77 | 5 | 100000 | 1639 |  | INGOT | 69 | 42 | 조괴물량 부족으로 A67346번 10톤 합탕 | [6 empty] | 정용태 | [5 empty] | Y |  | 107.8 | 13-6 | 251.87 | 0 | A |  | 1621 | 3 | 0.22 | 1580 | 1 | 85 |  | 255 | 4:15 | 20 | 20 | 126 | 0 |  | 0 |  | 500 | AR | 2021-10-08 07:04 |  | 27 | 2021-10-08 07:02 | [5 empty] | Y |  |  |  | Y | [5 empty] | 125.15 | 106.48 | [18 empty] | 1.4 |  |  |  |  | 0.17 | 0 | A | [9 empty] | 1200 | 0 | 559 | 0 | 0 | 0 | 0 | 148 | 0 | 598 | 0 | 0 | 29 | 62
2021-10-08 | B66759 | 2 | 중탄소 | SBC70L | 연주시작 | Al 탈산 | B | 35 | 18 | 53900 | 114.2 | B | B |  | B | 1 |  | 1 | 1540 | 1545 | 8300 |  |  | 8300 | 84.32 | 12 | 98436 | 1682 | 343 | Y | 51 | 41 | [7 empty] | 최남길 | 2 |  |  |  |  | Y |  | 87 | 11-6 | 246.49 | 0 | A |  | 1671 | 1 | 0.38 | 1578 | 2.03 | 80 | 38 | 355 | 5:55 | 20 | 20 | 0 | 1 |  | 30.35 | 0 | 0 | AR | 2021-10-08 08:30 | 2021-10-08 08:42 | 12 | 2021-10-08 08:06 | 35 |  |  |  |  | N | [8 empty] | 5.8 | 12.08 | 0 | 물량부족 수소측정 불가 | [18 empty] | 2.23 |  |  |  | 0.12 | 0.12 | A | [9 empty] | 0 | 0 | 323 | 68 | 0 | 212 | 0 | 1013 | 0 | 508 | 0 | 0 | 152 | 0 |  |  | 6 |  | 1
2021-10-08 | A67349 | 1 | 중탄소 | SCM440I |  | Al 탈산 | I | 18 | 8 | 53200 | 133.95 | B | B |  | B | 1 |  | 1 | 1545 | 1570 | 8600 |  |  | 8600 | 88.21 | 21 | 97500 | 1660 |  | INGOT | 81 | 39 | A67347 조괴 주입 후 약 3톤 남아 합탕 | [6 empty] | 김형철 | [9 empty] | 261.03 | 0 | A |  | 1659 | 1 | 0.36 | 1587 | 1.92 | 92 |  | 323 | 5:23 | 20 | 21 | 0 | 2 |  | 25.99 | 0 | 0 | AR | 2021-10-08 09:03 |  | 21 | 2021-10-08 08:46 | [5 empty] | Y | [8 empty] | 3.1 | 9.38 | 0 | [18 empty] | 1.2 |  |  |  |  | 0.1 | 0.1 | A | [9 empty] | 1407 | 0 | 0 | 33 | 0 | 116 | 0 | 148 | 0 | 96 | 0 | 0 | 0 | 85
2021-10-08 | B66760 | 2 | 중탄소 | SBC70L |  | Al 탈산 | B | 1 | 27 | 54400 | 88.07 | B | B |  | B | 1 |  | 1 | 1540 | 1565 | 7000 |  |  | 7000 | 73.27 | 12 | 95532 | 1659 | 342 | Y | 42 | 36 | [7 empty] | 최남길 | 2 |  |  |  |  | N |  | 96 | 12-5 | 163.29 | 0 | A |  | 1641 | 1 | 0.36 | 1581 | 1.67 | 83 | 45 | 264 | 4:24 | 20 | 20 | 0 | 3 | 30 | 30.71 | 0 | 0 | AR | 2021-10-08 09:30 | 2021-10-08 09:38 | 8 | 2021-10-08 09:24 | 14 |  |  |  |  | N | [8 empty] | 4 | 12.06 | 0 | [20 empty] | 2.12 |  |  | 0.03 | 0.03 | A | [9 empty] | 0 | 0 | 651 | 30 | 0 | 249 | 0 | 707 | 0 | 510 | 0 | 0 | 0 | 0
2021-10-08 | B66761 | 2 | 중탄소 | SBC70L |  | Al 탈산 | B | 20 | 83 | 47650 | 85.22 | B | B |  | B | 1 |  | 1 | 1540 | 1592 | 6200 |  |  | 6200 | 70.8 | 11 | 87571 | 1653 |  | Y | 42 | 32 | [7 empty] | 최남길 | 2 | [6 empty] | 94.75 | 11-3 | 234.79 | 0 | A |  | 1653 | 1 | 0.32 | 1578 | 2.03 | 80 | 40 | 270 | 4:30 | 20 | 20 | 0 | 4 |  | 30.75 | 0 | 0 | AR | 2021-10-08 10:28 | 2021-10-08 10:46 | 17 | 2021-10-08 10:20 | 26 | [14 empty] | 10.89 | 0 | [20 empty] | 0.82 |  |  | 0.03 | 0.03 | A | [9 empty] | 0 | 0 | 404 | 30 | 0 | 245 | 0 | 802 | 0 | 469 | 0 | 0 | 76 | 0 |  |  | 4
2021-10-08 | A67350 | 1 | 중탄소 | SBC70L |  | Al 탈산 | B | 16 | 33 | 54500 | 96.78 | B | B |  | B | 1 |  | 1 | 1530 | 1571 | 6500 |  |  | 6500 | 74.23 | 11 | 87571 | 1628 | 364 | Y | 43 | 32 | [7 empty] | 김형철 | 2 | [6 empty] | 96.05 | 12-3 | 243.97 | 0 | A |  | 1628 | 1 | 0.32 | 1557 | 1.61 | 59 | 23 | 292 | 4:52 | 20 | 21 | 0 | 5 |  | 29.24 | 0 | 0 | AR | 2021-10-08 11:17 | 2021-10-08 11:45 | 29 | 2021-10-08 11:06 | 39 |  |  |  |  | N | [8 empty] | 4.5 | 12.53 | 0 | [20 empty] | 0.73 |  |  | 0.01 | 0.01 | A | [9 empty] | 0 | 0 | 223 | 40 | 0 | 240 | 0 | 1263 | 0 | 842 | 0 | 0 | 104 | 0
2021-10-08 | A67351 | 1 | 중탄소 | SBC70L |  | Al 탈산 | B | 35 | 19 | 53600 | 81.27 | B | B |  | B | 1 |  | 1 | 1530 | 1545 | 6600 |  |  | 6600 | 75.37 | 11 | 87571 | 1625 |  | N | 37 | 33 | [7 empty] | 김형철 | 2 | [6 empty] | 101.9 | 13-3 | 208.13 | 0 | A |  | 1630 | 1 | 0.35 | 1568 | 1.59 | 70 | 23 | 284 | 4:44 | 20 | 21 | 0 | 6 |  | 39.71 | 0 | 0 | AR | 2021-10-08 12:01 | 2021-10-08 12:45 | 44 | 2021-10-08 11:55 | 50 |  |  |  |  | N | [8 empty] | 4 | 13.39 | 0 | [20 empty] | 0.78 |  |  | 0 | 0 | A | [9 empty] | 0 | 0 | 241 | 141 | 0 | 233 | 0 | 744 | 0 | 494 | 0 | 0 | 0 | 0
2021-10-08 | A67352 | 1 | 중탄소 | SBC70L |  | Al 탈산 | B | 18 | 9 | 53600 | 80.1 | B | B |  | B | 1 |  | 1 | 1530 | 1560 | 5700 |  |  | 5700 | 61.11 | 11 | 93280 | 1647 |  | Y | 34 | 26 | [7 empty] | 박재승 | 2 | [6 empty] | 100.55 | 13-4 | 151.06 | 0 | A |  | 1632 | 1 | 0.34 | 1573 | 1.44 | 75 | 29 | 297 | 4:57 | 20 | 21 | 0 | 7 | 40 | 39.9 | 0 | 0 | AR | 2021-10-08 13:00 | 2021-10-08 13:45 | 45 | 2021-10-08 12:54 | 51 |  |  |  |  | N | [8 empty] | 4 | 14.61 | 0 | [20 empty] | 0.78 |  |  | 0 | 0 | A | [9 empty] | 0 | 0 | 409 | 70 | 0 | 224 | 0 | 496 | 0 | 300 | 0 | 0 | 0 | 0
2021-10-08 | A67353 | 1 | 중탄소 | SBC70L |  | Al 탈산 | B | 1 | 28 | 53300 | 89.7 | B | B |  | C | 1 |  | 1 | 1530 | 1543 | 6200 |  |  | 6200 | 64.9 | 12 | 95532 | 1623 |  | Y | 34 | 29 | [7 empty] | 김형철 | 2 | [6 empty] | 102.3 | 13-1 | 204.66 | 0 | A |  | 1630 | 1 | 0.3 | 1563 | 1.39 | 65 | 28 | 396 | 6:36 | 20 | 21 | 0 | 8 |  | 24.26 | 0 | 0 | AR | 2021-10-08 14:12 | 2021-10-08 14:46 | 34 | 2021-10-08 13:59 | 47 | [14 empty] | 11.95 | 0 | [20 empty] | 0.98 |  |  | 0.09 | 0.09 | B | [9 empty] | 0 | 0 | 436 | 61 | 0 | 249 | 0 | 810 | 0 | 539 | 0 | 0 | 0 | 5
2021-10-08 | A67354 | 1 | 중탄소 | SBC70L |  | Al 탈산 | B | 16 | 34 | 54100 | 72.13 | B | C | C |  | 1 | 1 |  | 1530 | 1534 | 5300 |  |  | 5300 | 55.48 | 12 | 95532 | 1626 |  | Y | 33 | 25 | [7 empty] | 김형철 | 2 | [6 empty] | 95.2 | 12-2 | 174.63 | 0 | A |  | 1613 | 3 | 0.19 | 1575 | 1 | 77 | 32 | 238 | 3:58 | 20 | 20 | 1 | 0 |  | 0 |  | 500 | AR | 2021-10-08 14:58 | 2021-10-08 15:48 | 50 | 2021-10-08 14:57 | 51 | [14 empty] | 110.83 | 67.2 | [20 empty] | 0.59 |  |  | 12.07 | 0 | A | [9 empty] | 0 | 0 | 1946 | 85 | 0 | 197 | 0 | 496 | 0 | 298 | 0 | 0 | 0 | 15
2021-10-08 | A67355 | 1 | 중탄소 | SBC70L |  | Al 탈산 | B | 35 | 20 | 53700 | 76 | C | C | C |  | 1 | 1 |  | 1530 | 1590 | 4300 |  |  | 4300 | 45.01 | 12 | 95532 | 1604 |  | Y | 39 | 25 | [7 empty] | 양성호 | 2 | [6 empty] | 102.05 | 13-3 | 151.16 | 0 | A |  | 1602 | 3 | 0.17 | 1568 | 0.94 | 70 | 36 | 238 | 3:58 | 20 | 21 | 2 | 0 |  | 0 |  | 350 | AR | 2021-10-08 16:05 | 2021-10-08 16:48 | 43 | 2021-10-08 16:04 | 44 | [14 empty] | 89.47 | 60.44 | [20 empty] | 0.76 |  |  | 26.27 | 0 | A | [9 empty] | 0 | 0 | 2040 | 106 | 0 | 218 | 0 | 716 | 0 | 451 | 0 | 0 | 99 | 21
2021-10-08 | B66762 | 2 | 저탄소 | 20MNCRS5HM8 | 연주시작 | Si 탈산 | B | 18 | 10 | 52900 | 115.63 | C | C |  | C | 1 |  | 1 | 1555 | 1599 | 7800 |  |  | 7800 | 81.58 | 12 | 95616 | 1684 |  | Y | 48 | 40 | [17 empty] | 0 | 214.41 | A |  | 1685 | 1 | 0.34 | 1597 | 1.86 | 88 | 29 | 349 | 5:49 | 18 | 21 | 0 | 9 |  | 85.13 | 0 | 0 | N2 | 2021-10-08 17:37 | 2021-10-08 17:57 | 19 | 2021-10-08 17:12 | 45 | [14 empty] | 0 | 25.07 | [19 empty] | 2.12 |  |  |  | 0.44 | 0.44 | B | [9 empty] | 939 | 725 | 0 | 1030 | 0 | 0 | 0 | 955 | 0 | 201 | 0 | 0 | 195 | 11 |  |  | 9 |  | 1
2021-10-08 | A67356 | 1 | 중탄소 | SBC70L |  | Al 탈산 | B | 11 | 26 | 54300 | 75.32 | C | C | C |  | 1 | 1 |  | 1530 | 1554 | 6600 |  |  | 6600 | 69.09 | 12 | 95532 | 1616 |  | Y | 45 | 36 | [7 empty] | 양성호 | 2 | [6 empty] | 104.05 | 13-4 | 212.54 | 0 | A |  | 1609 | 3 | 0.18 | 1560 | 1.58 | 62 | 25 | 260 | 4:20 | 20 | 20 | 3 | 0 |  | 0 |  | 400 | AR | 2021-10-08 17:22 | 2021-10-08 17:50 | 28 | 2021-10-08 17:22 | 29 |  |  |  |  | N |  |  |  | Y | [5 empty] | 99 | 33.2 | [20 empty] | 0.77 |  |  | 31.99 | 0 | A | [9 empty] | 0 | 0 | 2213 | 106 | 0 | 245 | 0 | 941 | 0 | 601 | 0 | 0 | 161 | 23
2021-10-08 | B66763 | 2 | 저탄소 | 20MNCRS5HM8 |  | Si 탈산 | B | 20 | 84 | 47950 | 108.37 | C | C |  | C | 1 |  | 1 | 1555 | 1550 | 8600 |  |  | 8600 | 89.94 | 12 | 95616 | 1656 |  | Y | 51 | 44 | [15 empty] | 93.85 | 11-2 | 0 | 252.43 | A |  | 1662 | 1 | 0.32 | 1568 | 2.18 | 59 | 23 | 404 | 6:44 | 18 | 18 | 0 | 10 |  | 77.64 | 0 | 0 | N2 | 2021-10-08 18:41 | 2021-10-08 18:55 | 14 | 2021-10-08 18:22 | 34 |  |  |  |  | N | [8 empty] | 6 | 0 | 20.63 | [23 empty] | 0.46 | 0.46 | B | [9 empty] | 834 | 705 | 0 | 851 | 0 | 0 | 0 | 753 | 0 | 108 | 0 | 0 | 121 | 5 |  |  | 6
2021-10-08 | A67357 | 1 | 중탄소 | SBC70L |  | Al 탈산 | B | 1 | 29 | 53400 | 71.6 | C | C | C |  | 1 | 1 |  | 1530 | 1596 | 3700 |  |  | 3700 | 38.73 | 12 | 95532 | 1610 |  | Y | 38 | 30 | [7 empty] | 양성호 | 2 | [6 empty] | 99.3 | 12-8 | 160.62 | 0 | A |  | 1603 | 3 | 0.17 | 1566 | 1.12 | 68 | 32 | 237 | 3:57 | 20 | 20 | 4 | 0 |  | 0 |  | 400 | AR | 2021-10-08 18:22 | 2021-10-08 18:55 | 34 | 2021-10-08 18:21 | 34 |  |  |  |  | N |  |  |  | Y | [5 empty] | 101.61 | 45.43 | [20 empty] | 0.54 |  |  | 38.01 | 0 | A | [9 empty] | 0 | 0 | 2018 | 61 | 0 | 245 | 0 | 683 | 0 | 406 | 0 | 0 | 0 | 11
2021-10-08 | B66764 | 2 | 저탄소 | 20MNCRS5HM8 |  | Si 탈산 | B | 21 | 80 | 47150 | 98.3 | C | C |  | C | 1 |  | 1 | 1555 | 1594 | 7300 |  |  | 7300 | 91.62 | 10 | 79680 | 1663 |  | Y | 41 | 36 | [15 empty] | 94.9 | 11-4 | 0 | 140.41 | A |  | 1664 | 1 | 0.25 | 1577 | 2.08 | 68 | 22 | 268 | 4:28 | 18 | 19 | 0 | 11 |  | 60.78 | 0 | 0 | N2 | 2021-10-08 19:36 | 2021-10-08 20:00 | 23 | 2021-10-08 19:16 | 43 |  |  |  |  | N | [8 empty] | 6 | 0 | 17.02 | [23 empty] | 0.71 | 0.71 | A | [9 empty] | 634 | 967 | 0 | 1043 | 0 | 0 | 0 | 552 | 0 | 0 | 0 | 0 | 124 | 13 |  |  | 4
2021-10-08 | A67358 | 1 | 중탄소 | SBC70L | TUNDISH교체전 | Al 탈산 | B | 16 | 35 | 53800 | 76.37 | C | C | C |  | 1 | 1 |  | 1530 | 1576 | 5100 |  |  | 5100 | 44.6 | 14 | 114345 | 1604 |  | Y | 41 | 27 | [7 empty] | 양성호 | 2 | [6 empty] | 101.6 | 12-9 | 111.22 | 0 | A |  | 1602 | 3 | 0.17 | 1563 | 1.11 | 65 | 29 | 239 | 3:59 | 20 | 20 | 5 | 0 |  | 0 |  | 450 | AR | 2021-10-08 19:27 | 2021-10-08 19:57 | 30 | 2021-10-08 19:27 | 31 |  |  |  |  | N |  |  |  | Y | [5 empty] | 106.26 | 61.35 | [20 empty] | 0.85 |  |  | 42.57 | 0 | A | [9 empty] | 0 | 0 | 2096 | 107 | 0 | 221 | 0 | 990 | 0 | 591 | 0 | 0 | 215 | 9
2021-10-08 | B66765 | 2 | 저탄소 | 20MNCRS5HM8 |  | Si 탈산 | B | 37 | 71 | 51200 | 96.85 | C | C |  | C | 1 |  | 1 | 1555 | 1594 | 6700 |  |  | 6700 | 84.09 | 10 | 79680 | 1676 |  | Y | 39 | 34 | [15 empty] | 99.3 | 11-9 | 0 | 187.17 | A |  | 1671 | 1 | 0.3 | 1591 | 1.87 | 82 | 36 | 335 | 5:35 | 18 | 18 | 0 | 12 |  | 55.21 | 0 | 0 | N2 | 2021-10-08 20:42 | 2021-10-08 21:01 | 19 | 2021-10-08 20:22 | 38 |  |  |  |  | N | [8 empty] | 4.8 | 0 | 15.96 | [23 empty] | 0.48 | 0.48 | A | [9 empty] | 1082 | 594 | 0 | 792 | 0 | 0 | 0 | 952 | 0 | 0 | 0 | 0 | 127 | 23 |  |  | 4
2021-10-08 | A67359 | 1 | 중탄소 | SM45CB | TUNDISH교체 | Si 탈산 | B | 35 | 21 | 53300 | 85.48 | C | C | C |  | 1 | 1 |  | 1530 | 1558 | 5400 |  |  | 5400 | 55.07 | 12 | 98063 | 1635 |  | Y | 35 | 29 | [7 empty] | 양성호 | 2 |  |  |  |  | Y |  | 100.45 | 13-1 | 0 | 244.48 | A |  | 1615 | 3 | 0.18 | 1577 | 0.76 | 84 | 39 | 297 | 4:57 | 14 | 20 | 6 | 0 |  | 0 |  | 350 | N2 | 2021-10-08 20:37 | 2021-10-08 21:22 | 45 | 2021-10-08 20:36 | 45 |  |  |  |  | N |  |  |  | Y | [5 empty] | 0 | 229.8 | [19 empty] | 2.5 | 1.04 |  |  | 43.95 | 3.21 | A | [9 empty] | 0 | 0 | 640 | 41 | 0 | 189 | 0 | 636 | 0 | 450 | 0 | 0 | 160 | 19 |  |  |  |  | 1
2021-10-08 | B66766 | 2 | 저탄소 | 20MNCRS5HM8 |  | Si 탈산 | B | 18 | 11 | 53200 | 104.82 | C | C |  | C | 1 |  | 1 | 1555 | 1593 | 6400 |  |  | 6400 | 80.32 | 10 | 79680 | 1662 | 339 | Y | 43 | 32 | [15 empty] | 96.9 | 12-9 | 0 | 226.82 | A |  | 1657 | 1 | 0.31 | 1579 | 1.76 | 70 | 34 | 312 | 5:12 | 18 | 19 | 0 | 13 |  | 53.22 | 0 | 0 | N2 | 2021-10-08 21:49 | 2021-10-08 22:07 | 18 | 2021-10-08 21:26 | 41 | [14 empty] | 0 | 16.22 | [23 empty] | 0.35 | 0.35 | B | [9 empty] | 887 | 704 | 0 | 664 | 0 | 0 | 0 | 852 | 0 | 0 | 0 | 0 | 127 | 10 |  |  | 4
2021-10-08 | A67360 | 1 | 중탄소 | SM45CB |  | Si 탈산 | B | 11 | 27 | 54500 | 77.47 | C | C | C |  | 1 | 1 |  | 1530 | 1558 | 5200 |  |  | 5200 | 51.13 | 12 | 101692 | 1611 | 363 | Y | 41 | 30 | [7 empty] | 양성호 | 2 | [6 empty] | 100.55 | 12-10 | 0 | 217.67 | A |  | 1604 | 3 | 0.2 | 1569 | 0.95 | 76 | 26 | 285 | 4:45 | 14 | 14 | 7 | 0 |  | 0 |  | 400 | N2 | 2021-10-08 21:32 | 2021-10-08 22:24 | 52 | 2021-10-08 21:31 | 53 |  |  |  |  | N |  |  |  | Y | [5 empty] | 0 | 224.19 | [23 empty] | 44.46 | 9.21 | A | [9 empty] | 0 | 0 | 659 | 15 | 0 | 157 | 0 | 649 | 0 | 418 | 0 | 0 | 147 | 66
2021-10-08 | B66767 | 2 | 저탄소 | 20MNCRS5HM8 | TUNDISH교체전 | Si 탈산 | B | 20 | 85 | 47550 | 102.52 | C | C |  | A | 1 |  | 1 | 1555 | 1587 | 7100 |  |  | 7100 | 58.95 | 16 | 120450 | 1655 |  | N | 43 | 37 | [7 empty] | 고승만 | 2 |  |  |  |  | Y |  | 98.75 | 11-6 | 0 | 230.18 | A |  | 1651 | 1 | 0.31 | 1566 | 1.89 | 57 | 18 | 286 | 4:46 | 18 | 18 | 0 | 14 |  | 82.76 | 0 | 0 | N2 | 2021-10-08 22:47 | 2021-10-08 23:20 | 33 | 2021-10-08 22:25 | 55 |  |  |  |  | N | [8 empty] | 5 | 0 | 24.01 | [23 empty] | 0.72 | 0.72 | B | [9 empty] | 1052 | 553 | 0 | 635 | 0 | 0 | 0 | 995 | 0 | 0 | 0 | 0 | 132 | 0 |  |  | 6
2021-10-08 | A67361 | 1 | 중탄소 | SM45CB |  | Si 탈산 | B | 1 | 30 | 53100 | 71.93 | C | C | A |  | 1 | 1 |  | 1530 | 1536 | 4800 |  |  | 4800 | 49.45 | 12 | 97072 | 1606 |  | Y | 40 | 29 | [7 empty] | 양성호 | 2 |  |  |  |  | Y |  | 99.6 | 12-8 | 0 | 230.51 | A |  | 1601 | 3 | 0.2 | 1570 | 1 | 77 | 29 | 287 | 4:47 | 14 | 14 | 8 | 0 |  | 0 |  | 400 | N2 | 2021-10-08 22:32 | 2021-10-08 23:31 | 58 | 2021-10-08 22:31 | 60 |  |  |  |  | N |  |  |  | Y | [5 empty] | 0 | 155.49 | [23 empty] | 74.15 | 15.71 | A | [9 empty] | 0 | 0 | 380 | 10 | 0 | 124 | 0 | 499 | 0 | 299 | 0 | 0 | 0 | 35
2021-10-08 | B66768 | 2 | 고탄소 | SPS7 | TUNDISH교체 | Al 탈산 | B | 21 | 81 | 48150 | 116.6 | A | A |  | A | 1 |  | 1 | 1530 | 1552 | 8800 |  |  | 8800 | 104.01 | 10 | 84610 | 1667 |  | Y | 52 | 46 | [7 empty] | 임현진 | 2 |  |  |  |  | Y |  | 96.75 | 11-5 | 161.3 | 151.67 | A |  | 1660 | 1 | 0.38 | 1578 | 1.95 | 97 | 26 | 328 | 5:28 | 16 | 20 | 0 | 15 |  | 89.74 | 0 | 0 | AR | 2021-10-09 00:03 | 2021-10-09 00:59 | 56 | 2021-10-08 23:38 | 81 |  |  |  |  | N | [8 empty] | 5.5 | 26.64 | 0 | P% OVER 조기 교체 고온이동 | [18 empty] | 2.68 | 1.78 |  |  | 0.01 | 0.01 | B | [9 empty] | 1026 | 0 | 744 | 75 | 0 | 267 | 0 | 759 | 0 | 0 | 0 | 0 | 205 | 66 |  |  | 6 |  | 1
2021-10-08 | A67362 | 1 | 중탄소 | SM45CB |  | Si 탈산 | B | 16 | 36 | 53700 | 83.07 | A | A | A |  | 1 | 1 |  | 1530 | 1543 | 5400 |  |  | 5400 | 54.88 | 12 | 98400 | 1599 |  | Y | 48 | 34 | [7 empty] | 양성호 | 2 | [6 empty] | 95.1 | 12-2 | 0 | 241.98 | A |  | 1599 | 3 | 0.2 | 1561 | 1.09 | 68 | 29 | 310 | 5:10 | 14 | 14 | 9 | 0 |  | 0 |  | 400 | N2 | 2021-10-08 23:43 | 2021-10-09 00:36 | 52 | 2021-10-08 23:43 | 53 |  |  |  |  | N |  |  |  | Y | [5 empty] | 0 | 177.25 | [23 empty] | 75.83 | 15.71 | A | [9 empty] | 0 | 0 | 0 | 13 | 0 | 127 | 0 | 892 | 0 | 605 | 0 | 0 | 31 | 45
2021-10-08 | B66769 | 2 | 고탄소 | SPS7 |  | Al 탈산 | B | 37 | 72 | 51400 | 98.57 | A | A |  | A | 1 |  | 1 | 1530 | 1557 | 6800 |  |  | 6800 | 80.37 | 10 | 84610 | 1646 |  | Y | 43 | 38 | [7 empty] | 임현진 | 2 |  |  |  |  | N |  | 96.3 | 11-6 | 246.15 | 0.04 | A |  | 1639 | 1 | 0.34 | 1564 | 1.82 | 83 | 34 | 251 | 4:11 | 16 | 21 | 0 | 16 |  | 72.07 | 0 | 0 | AR | 2021-10-09 00:54 | 2021-10-09 01:56 | 62 | 2021-10-09 00:36 | 79 |  |  |  |  | N | [8 empty] | 5 | 23.69 | 0 | [23 empty] | 0.31 | 0.31 | B | [9 empty] | 1114 | 0 | 525 | 0 | 0 | 380 | 0 | 506 | 0 | 200 | 0 | 0 | 0 | 31 |  |  | 6
2021-10-08 | A67363 | 1 | 중탄소 | SM45CB |  | Si 탈산 | B | 35 | 22 | 53000 | 72.28 | A | A | A |  | 1 | 1 |  | 1530 | 1575 | 4100 |  |  | 4100 | 50 | 10 | 82000 | 1603 |  | Y | 40 | 25 | [7 empty] | 양성호 | 2 | [6 empty] | 100.05 | 12-10 | 0 | 212.18 | A |  | 1603 | 3 | 0.2 | 1570 | 1.06 | 77 | 39 | 372 | 6:12 | 14 | 15 | 10 | 0 |  | 0 |  | 400 | N2 | 2021-10-09 00:45 | 2021-10-09 01:35 | 50 | 2021-10-09 00:43 | 52 |  |  |  |  | N |  |  |  | Y | [5 empty] | 0 | 152.31 | [23 empty] | 0.05 | 0 | A | [9 empty] | 0 | 0 | 0 | 9 | 0 | 163 | 0 | 698 | 0 | 445 | 0 | 0 | 0 | 38
2021-10-08 | A67364 | 1 | 고탄소 | SPS7 |  | Al 탈산 | B | 11 | 28 | 53500 | 95.25 | A | A | A |  | 1 | 1 |  | 1520 | 1570 | 5700 |  |  | 5700 | 56.14 | 12 | 101532 | 1625 |  | Y | 40 | 33 | [7 empty] | 양성호 | 2 | [6 empty] | 104.75 | 13-4 | 188.77 | 0 | A |  | 1625 | 3 | 0.2 | 1567 | 1.07 | 86 | 39 | 277 | 4:37 | 16 | 16 | 11 | 0 |  | 0 |  | 300 | AR | 2021-10-09 02:04 | 2021-10-09 02:56 | 51 | 2021-10-09 02:02 | 53 |  |  |  |  | N |  |  |  | Y | [5 empty] | 64.28 | 192.64 | [23 empty] | 17.19 | 0 | A | [9 empty] | 1261 | 27 | 0 | 10 | 0 | 196 | 0 | 496 | 0 | 295 | 0 | 0 | 0 | 25
2021-10-08 | B66770 | 2 | 중탄소 | SM45CB | 연주종료 | Si 탈산 | B | 18 | 12 | 53750 | 98.78 | A | A |  | A | 1 |  | 1 | 1540 | 1532 | 6200 |  |  | 6200 | 75.61 | 10 | 82000 | 1628 |  | Y | 43 | 35 | [7 empty] | 임현진 | 2 |  |  |  |  | Y |  | 91.65 | 12-3 | 0 | 241.64 | A |  | 1000 | 1 | 0.34 | 1553 | -11.94 | 60 | 33 | 347 | 5:47 | 14 | 15 | 0 | 17 |  | 72.09 | 0 | 0 | N2 | 2021-10-09 02:09 | 2021-10-09 02:37 | 28 | 2021-10-09 01:59 | 38 |  |  |  |  | N | [8 empty] | 5.5 | 2.95 | 24.86 | [23 empty] | 0.49 | 0.49 | A | [9 empty] | 0 | 0 | 472 | 20 | 0 | 51 | 0 | 1153 | 0 | 0 | 0 | 0 | 355 | 52 |  |  | 6
2021-10-08 | A67365 | 1 | 고탄소 | SPS7 |  | Al 탈산 | B | 1 | 31 | 53300 | 102.82 | A | A | A |  | 1 | 1 |  | 1520 | 1578 | 5600 |  |  | 5600 | 55.16 | 12 | 101532 | 1615 |  | Y | 56 | 31 | [7 empty] | 양성호 | 2 | [6 empty] | 99.7 | 12-8 | 175.83 | 0 | A |  | 1615 | 3 | 0.2 | 1566 | 1.09 | 85 | 41 | 268 | 4:28 | 16 | 16 | 12 | 0 |  | 0 |  | 300 | AR | 2021-10-09 03:10 | 2021-10-09 04:02 | 53 | 2021-10-09 03:07 | 55 |  |  |  |  | N |  |  |  | Y | [5 empty] | 64.24 | 137.87 | [23 empty] | 69.45 | 0 | A | [9 empty] | 1219 | 0 | 161 | 9 | 0 | 168 | 0 | 498 | 0 | 298 | 0 | 0 | 0 | 27
2021-10-08 | B66771 | 2 | 고탄소 | SPS7 |  | Al 탈산 | B | 20 | 86 | 47650 | 250.57 | A | A |  | A | 1 |  | 1 | 1530 | 1529 | 6600 |  |  | 6600 | 390.02 | 2 | 16922 | 1643 |  | Y | 43 | 36 | VD 진공중 용강유출로(30톤-추정) 남은 용강 B66772 15톤이월 A67367 35톤 이월 A67368 10톤 이월 | [6 empty] | 임현진 | 2 |  |  |  |  | Y |  |  |  | 0 | 190.71 | A |  | 1634 | 1 | 0.45 | 1634 | 0 | 153 | 34 | 174 | 2:54 | 16 | 16 | 0 | 18 | 222 | 215.23 | 0 | 0 | AR | 2021-10-09 06:00 | 2021-10-09 07:16 | 76 | 2021-10-09 03:07 | 250 |  |  |  |  | Y | [8 empty] | 6 | 0 | 46.3 | [23 empty] | 0 | 0 | A | [9 empty] | 0 | 0 | 309 | 31 | 0 | 0 | 0 | 897 | 0 | 0 | 0 | 0 | 182 | 33
2021-10-08 | A67366 | 1 | 고탄소 | SPS7 |  | Al 탈산 | B | 16 | 37 | 53900 | 83.5 | A | A | A |  | 1 | 1 |  | 1520 | 1544 | 5900 |  |  | 5900 | 58.11 | 12 | 101532 | 1594 |  | Y | 43 | 31 | [7 empty] | 양성호 | 2 | [6 empty] | 102.15 | 12-9 | 194.21 | 0 | A |  | 1594 | 3 | 0.2 | 1556 | 0.97 | 75 | 33 | 270 | 4:30 | 16 | 16 | 13 | 0 |  | 0 |  | 350 | AR | 2021-10-09 04:10 | 2021-10-09 05:05 | 54 | 2021-10-09 04:08 | 56 |  |  |  |  | N |  |  |  | Y | [5 empty] | 74.59 | 103.23 | [23 empty] | 0.03 | 0 | A | [9 empty] | 1206 | 0 | 0 | 15 | 0 | 195 | 0 | 497 | 0 | 302 | 0 | 0 | 0 | 58
2021-10-08 | B66772 | 2 | 고탄소 | SPS7 |  | Al 탈산 | B | 11 | 29 | 47350 | 213.32 | A | A | B |  | 1 | 1 |  | 1530 | 1563 | 14300 |  |  | 14300 | 169.01 | 10 | 84610 | 1623 |  | Y | 170 | 73 | VD 용강유출 연주중단으로 래들 교체 반탕후 강종변경 A67368 |  | B66771 | 15 |  |  |  | 임현진 | 2 |  |  |  |  | N |  | 107.9 | 13-7 | 241.08 | 145.73 | A |  | 1601 | 3 | 0.21 | 1564 | 0.93 | 83 | 38 | 272 | 4:32 | 16 | 17 | 15 | 0 |  | 0 |  | 400 | AR | 2021-10-09 06:20 | 2021-10-09 07:17 | 56 | 2021-10-09 06:18 | 59 |  |  |  |  | N |  |  |  | Y | [5 empty] | 85.32 | 110.3 | [23 empty] | 0.44 | 0 | A | [9 empty] | 1114 | 49 | 278 | 82 | 0 | 158 | 0 | 500 | 0 | 0 | 0 | 0 | 104 | 23 |  |  | 4
2021-10-08 | A67367 | 1 | 고탄소 | SPS7 |  | Al 탈산 | B | 35 | 23 | 53000 | 74.55 | A | A | A |  | 1 | 1 |  | 1520 | 1566 | 4900 |  |  | 4900 | 48.26 | 12 | 101532 | 1591 |  | Y | 43 | 28 | B66771번 VD진공 중 래들 용강 유출로 28톤합탕 | [6 empty] | 양성호 | 2 | [6 empty] | 106.7 | 13-7 | 217.38 | 0 | A |  | 1591 | 3 | 0.2 | 1559 | 1.07 | 78 | 35 | 261 | 4:21 | 16 | 17 | 14 | 0 |  | 0 |  | 350 | AR | 2021-10-09 05:09 | 2021-10-09 06:08 | 59 | 2021-10-09 05:07 | 61 |  |  |  |  | N |  |  |  | Y | [5 empty] | 77.11 | 45.74 | [23 empty] | 2.06 | 0 | A | [9 empty] | 1224 | 0 | 0 | 20 | 0 | 301 | 0 | 853 | 0 | 546 | 0 | 0 | 97 | 41
2021-10-08 | A67368 | 1 | 고탄소 | SPS7 | TUNDISH교체전 | Al 탈산 | B | 18 | 13 | 53500 | 167.28 | A | B | B |  | 1 | 1 |  | 1520 | 1560 | 7700 |  |  | 7700 | 65.16 | 14 | 118163 | 1593 |  | Y | 126 | 44 | B66771번 VD진공 중 래들 용강 유출로 25톤합탕 B66772번과 반탕작업 | [6 empty] | 양성호 | 2 | [6 empty] | 110.25 | 14-4 | 230.53 | 0 | A |  | 1595 | 3 | 0.21 | 1557 | 0.95 | 76 | 39 | 259 | 4:19 | 16 | 16 | 16 | 0 |  | 0 |  | 400 | AR | 2021-10-09 07:39 | 2021-10-09 08:20 | 42 | 2021-10-09 07:37 | 44 |  |  |  |  | N |  |  |  | Y | [5 empty] | 83.76 | 112.52 | [23 empty] | 0.01 | 0 | A | [9 empty] | 1252 | 32 | 0 | 33 | 0 | 0 | 0 | 0 | 0 | 0 | 0 | 0 | 65 | 64 |  |  | 4
2021-10-09 | B66773 | 2 | 고탄소 | SM53CM | TUNDISH교체 | Al 탈산 | B | 1 | 32 | 53200 | 111.85 | B | B | B |  | 1 | 1 |  | 1530 | 1559 | 7500 |  |  | 7500 | 80.58 | 11 | 93071 | 1649 |  | Y | 54 | 45 | [7 empty] | 최남길 | 2 | [6 empty] | 96.45 | 12-4 | 209.94 | 0 | A |  | 1628 | 3 | 0.2 | 1585 | 0.75 | 97 | 39 | 280 | 4:40 | 13 | 20 | 17 | 0 |  | 0 |  | 400 | AR | 2021-10-09 09:04 | 2021-10-09 09:53 | 50 | 2021-10-09 09:02 | 52 |  |  |  |  | N |  |  |  | Y | [5 empty] | 101.15 | 186.88 | [19 empty] | 2.06 |  |  |  | 1.28 | 0 | A | [9 empty] | 50 | 0 | 0 | 7 | 0 | 77 | 0 | 903 | 0 | 301 | 0 | 0 | 166 | 0 |  |  | 9 |  | 1
2021-10-09 | A67369 | 1 | 고탄소 | SM53CM |  | Al 탈산 | B | 35 | 24 | 53200 | 95.28 | B | B | B |  | 1 | 1 |  | 1520 | 1566 | 5400 |  |  | 5400 | 58.02 | 11 | 93071 | 1591 |  | Y | 48 | 42 | [7 empty] | 김형철 | 2 | [6 empty] | 111.2 | 14-2 | 161.84 | 0 | A |  | 1590 | 3 | 0.21 | 1550 | 0.87 | 62 | 29 | 262 | 4:22 | 13 | 13 | 18 | 0 |  | 0 |  | 400 | AR | 2021-10-09 10:12 | 2021-10-09 10:54 | 42 | 2021-10-09 10:10 | 44 |  |  |  |  | N |  |  |  | Y | [5 empty] | 72.12 | 165.68 | [23 empty] | 0.01 | 0 | A | [9 empty] | 75 | 0 | 0 | 0 | 0 | 85 | 0 | 1189 | 0 | 739 | 0 | 0 | 101 | 26 |  |  | 5
2021-10-09 | A67370 | 1 | 고탄소 | SM53CM |  | Al 탈산 | B | 16 | 38 | 52900 | 74.27 | B | B | B |  | 1 | 1 |  | 1520 | 1536 | 5200 |  |  | 5200 | 51.22 | 12 | 101532 | 1582 |  | Y | 40 | 27 | [7 empty] | 김형철 | 2 | [6 empty] | 100.6 | 12-7 | 170.24 | 0 | A |  | 1577 | 3 | 0.2 | 1546 | 0.97 | 58 | 14 | 262 | 4:22 | 13 | 13 | 19 | 0 |  | 0 |  | 350 | AR | 2021-10-09 11:10 | 2021-10-09 12:04 | 54 | 2021-10-09 11:08 | 56 |  |  |  |  | N |  |  |  | Y | [5 empty] | 63.61 | 83.96 | [23 empty] | 0.01 | 0 | A | [9 empty] | 76 | 0 | 0 | 0 | 0 | 128 | 0 | 499 | 0 | 297 | 0 | 0 | 0 | 48 |  |  | 4
2021-10-09 | B66774 | 2 | 중탄소 | 37MNCRMOB5 | 연주시작 | Si 탈산 | B | 11 | 30 | 52500 | 111.82 | B | B | B |  | 1 | 1 |  | 1540 | 1567 | 8600 |  |  | 8600 | 100.37 | 10 | 85680 | 1674 |  | Y | 57 | 49 | [7 empty] | 최남길 | 2 |  |  |  |  | N |  | 99.1 | 12-7 | 225.4 | 0 | A |  | 1640 | 3 | 0.2 | 1597 | 1.02 | 100 | 52 | 261 | 4:21 | 15 | 20 | 20 | 0 |  | 0 |  | 400 | AR | 2021-10-09 12:00 | 2021-10-09 12:29 | 29 | 2021-10-09 11:58 | 31 | [14 empty] | 91.06 | 98.57 | [19 empty] | 1.9 |  |  |  | 2.86 | 0 | A | [9 empty] | 667 | 0 | 1033 | 20 | 0 | 92 | 0 | 1055 | 0 | 0 | 0 | 0 | 174 | 0 |  |  | 10 |  | 1
2021-10-09 | A67371 | 1 | 고탄소 | SM53CM |  | Al 탈산 | B | 18 | 14 | 53500 | 90.47 | B | B | B |  | 1 | 1 |  | 1520 | 1572 | 4900 |  |  | 4900 | 48.26 | 12 | 101532 | 1612 |  | Y | 61 | 30 | [7 empty] | 김형철 | 2 | [6 empty] | 98.95 | 13-1 | 175.45 | 0 | A |  | 1584 | 3 | 0.21 | 1569 | 0.63 | 81 | 39 | 253 | 4:13 | 13 | 13 | 21 | 0 |  | 0 |  | 400 | AR | 2021-10-09 12:28 | 2021-10-09 13:02 | 34 | 2021-10-09 12:26 | 36 |  |  |  |  | N |  |  |  | Y | [5 empty] | 71.81 | 35.25 | [23 empty] | 4.73 | 0 | A | [9 empty] | 64 | 0 | 0 | 0 | 0 | 116 | 0 | 498 | 0 | 298 | 0 | 0 | 0 | 76 |  |  | 7
2021-10-09 | B66775 | 2 | 중탄소 | 37MNCRMOB5 |  | Si 탈산 | B | 6 | 1 | 53300 | 113.08 | B | B |  | B | 1 |  | 1 | 1540 | 1583 | 8200 |  |  | 8200 | 87 | 11 | 94248 | 1662 |  | Y | 52 | 48 | [7 empty] | 최남길 | 2 |  |  |  |  | Y |  | 101.7 | 13-7 | 180.53 | 0 | A |  | 1661 | 1 | 0.36 | 1583 | 1.97 | 86 | 31 | 363 | 6:03 | 15 | 16 | 0 | 19 |  | 29.62 | 0 | 0 | AR | 2021-10-09 13:19 | 2021-10-09 13:41 | 22 | 2021-10-09 12:52 | 49 | [14 empty] | 10.41 | 0 | [20 empty] | 1.42 |  |  | 0.25 | 0.25 | A | [9 empty] | 690 | 0 | 244 | 90 | 0 | 56 | 0 | 601 | 0 | 0 | 0 | 0 | 114 | 22 |  |  | 4
2021-10-09 | A67372 | 1 | 고탄소 | SM53CM |  | Al 탈산 | B | 1 | 33 | 52500 | 84.97 | B | B | B |  | 1 | 1 |  | 1520 | 1559 | 4000 |  |  | 4000 | 39.4 | 12 | 101532 | 1598 |  | Y | 38 | 24 | [7 empty] | 김형철 | 2 | [6 empty] | 104.45 | 13-2 | 139.58 | 0 | A |  | 1591 | 3 | 0.21 | 1559 | 0.71 | 71 | 36 | 264 | 4:24 | 13 | 13 | 22 | 0 |  | 0 |  | 400 | AR | 2021-10-09 13:25 | 2021-10-09 14:06 | 42 | 2021-10-09 13:23 | 43 |  |  |  |  | N |  |  |  | Y | [5 empty] | 72.99 | 159.5 | [23 empty] | 13.31 | 0 | A | [9 empty] | 0 | 0 | 0 | 0 | 0 | 117 | 0 | 500 | 0 | 298 | 0 | 0 | 0 | 48
2021-10-09 | B66776 | 2 | 중탄소 | 37MNCRMOB5 |  | Si 탈산 | B | 37 | 73 | 51200 | 118 | B | B |  | D | 1 |  | 1 | 1540 | 1590 | 8400 |  |  | 8400 | 89.13 | 11 | 94248 | 1651 | 681 | N | 59 | 51 | [7 empty] | 최남길 | 2 |  |  |  |  | Y |  | 104.6 | 12-4 | 272.69 | 0 | A |  | 1659 | 1 | 0.45 | 1584 | 1.64 | 87 | 36 | 313 | 5:13 | 15 | 16 | 0 | 20 |  | 48.64 | 0 | 0 | AR | 2021-10-09 14:31 | 2021-10-09 15:02 | 32 | 2021-10-09 14:07 | 56 |  |  |  |  | Y | [8 empty] | 4 | 12.77 | 0 | [23 empty] | 0.29 | 0.29 | A | [9 empty] | 583 | 0 | 0 | 81 | 0 | 0 | 0 | 793 | 0 | 0 | 0 | 0 | 125 | 16 |  |  | 4
2021-10-09 | A67373 | 1 | 고탄소 | SM53CM |  | Al 탈산 | B | 38 | 1 | 54100 | 73.22 | B | B | D |  | 1 | 1 |  | 1520 | 1561 | 5100 |  |  | 5100 | 50.23 | 12 | 101532 | 1607 |  | Y | 42 | 32 | 대보수래들 | [6 empty] | 김형철 | 2 | [6 empty] | 96.9 | 13-2 | 211.63 | 0 | A |  | 1607 | 3 | 0.2 | 1553 | 1.8 | 65 | 16 | 258 | 4:18 | 13 | 15 | 23 | 0 |  | 0 |  | 350 | AR | 2021-10-09 14:23 | 2021-10-09 15:10 | 47 | 2021-10-09 14:21 | 49 |  |  |  |  | N |  |  |  | Y | [5 empty] | 69.63 | 61.65 | [20 empty] | 1.34 |  |  | 20.53 | 0 | A | [9 empty] | 0 | 0 | 170 | 9 | 0 | 115 | 0 | 618 | 0 | 393 | 0 | 0 | 147 | 113
2021-10-09 | B66777 | 2 | 중탄소 | 37MNCRMOB5 | 잔강최소화전 | Si 탈산 | B | 16 | 39 | 54150 | 109.1 | D | D |  | D | 1 |  | 1 | 1540 | 1558 | 7000 |  |  | 7000 | 75.35 | 12 | 92904 | 1649 |  | Y | 46 | 31 | [7 empty] | 김익규 | 2 | [6 empty] | 82.85 | 10-8 | 111.97 | 0 | A |  | 1639 | 1 | 0.31 | 1562 | 1.58 | 65 | 26 | 278 | 4:38 | 15 | 16 | 0 | 21 | 50 | 49.42 | 0 | 0 | AR | 2021-10-09 15:57 | 2021-10-09 16:21 | 25 | 2021-10-09 15:33 | 48 |  |  |  |  | Y | [8 empty] | 5.58 | 13.16 | 0 | [23 empty] | 0.23 | 0.23 | A | [9 empty] | 440 | 0 | 136 | 60 | 0 | 0 | 0 | 808 | 0 | 0 | 0 | 0 | 167 | 16 |  |  | 4
2021-10-09 | A67374 | 1 | 고탄소 | SM53CM |  | Al 탈산 | B | 35 | 25 | 52300 | 67.35 | D | D | D |  | 1 | 1 |  | 1520 | 1564 | 3700 |  |  | 3700 | 36.44 | 12 | 101532 | 1594 |  | Y | 38 | 22 | [7 empty] | 김덕진 | 2 |  |  |  |  | Y |  | 99.85 | 12-9 | 156.24 | 0 | A |  | 1594 | 3 | 0.19 | 1565 | 1.07 | 77 | 29 | 252 | 4:12 | 13 | 13 | 24 | 0 |  | 0 |  | 300 | AR | 2021-10-09 15:19 | 2021-10-09 16:08 | 50 | 2021-10-09 15:17 | 52 |  |  |  |  | N |  |  |  | Y | [5 empty] | 54.44 | 54.43 | [23 empty] | 22.6 | 0 | A | [9 empty] | 0 | 0 | 0 | 21 | 0 | 139 | 0 | 497 | 0 | 299 | 0 | 0 | 0 | 21
2021-10-09 | A67375 | 1 | 고탄소 | SM53CM | TUNDISH교체전 | Al 탈산 | B | 18 | 15 | 52700 | 71.68 | D | D | D |  | 1 | 1 |  | 1520 | 1556 | 4200 |  |  | 4200 | 48.45 | 12 | 86681 | 1607 |  | Y | 40 | 20 | [7 empty] | 차승주 | 2 |  |  |  |  | Y |  |  |  | 160.36 | 0 | A |  | 1588 | 3 | 0.19 | 1563 | 0.83 | 75 | 32 | 244 | 4:04 | 13 | 15 | 25 | 0 |  | 0 |  | 300 | AR | 2021-10-09 16:22 | 2021-10-09 17:09 | 47 | 2021-10-09 16:20 | 49 |  |  |  |  | N |  |  |  | Y | [5 empty] | 65.56 | 57.76 | [23 empty] | 24.19 | 0 | A | [9 empty] | 17 | 0 | 673 | 20 | 0 | 125 | 0 | 499 | 0 | 299 | 0 | 0 | 0 | 14
2021-10-09 | B66778 | 2 | 중탄소 | KFMN438V | 잔강최소화 | Si 탈산 | B | 11 | 31 | 54050 | 116.28 | D | D |  | D | 1 |  | 1 | 1540 | 1553 | 8400 |  |  | 8400 | 83.26 | 12 | 100884 | 1642 |  | Y | 49 | 45 | [7 empty] | 이기호 | 2 | [6 empty] | 102.55 | 13-1 | 0 | 122.49 | A |  | 1660 | 1 | 0.36 | 1565 | 0 | 71 | 28 | 350 | 5:50 | 20 | 21 | 0 | 22 |  | 59.66 | 0 | 0 | N2 | 2021-10-09 17:22 | 2021-10-09 17:45 | 23 | 2021-10-09 16:55 | 50 |  |  |  |  | N | [8 empty] | 4 | 0 | 18.68 | [23 empty] | 0.85 | 0.85 | A | [9 empty] | 0 | 0 | 1700 | 110 | 0 | 0 | 0 | 807 | 0 | 0 | 0 | 0 | 102 | 21
2021-10-09 | A67376 | 1 | 중탄소 | SM48CH | TUNDISH교체 | Si 탈산 | B | 1 | 34 | 52400 | 75.5 | D | D | D |  | 1 | 1 |  | 1530 | 1561 | 5200 |  |  | 5200 | 61.46 | 10 | 84610 | 1633 |  | Y | 38 | 24 | [7 empty] | 김덕진 | 2 |  |  |  |  | Y |  | 96.9 | 12-4 | 13.1 | 207.26 | A |  | 1628 | 3 | 0.18 | 1588 | 1.11 | 97 | 39 | 265 | 4:25 | 16 | 20 | 26 | 0 |  | 0 |  | 400 | N2 | 2021-10-09 17:42 | 2021-10-09 18:30 | 51 | 2021-10-09 17:40 | 53 |  |  |  |  | Y |  |  |  | Y | [5 empty] | 0 | 148.88 | [19 empty] | 2.18 |  |  |  | 0.02 | 0 | A | [9 empty] | 0 | 0 | 0 | 10 | 0 | 145 | 0 | 498 | 0 | 300 | 0 | 0 | 86 | 40 |  |  | 9 |  | 1
2021-10-09 | B66779 | 2 | 중탄소 | KFMN438V |  | Si 탈산 | B | 6 | 2 | 55100 | 110.87 | D | D |  | D | 1 |  | 1 | 1540 | 1546 | 8200 |  |  | 8200 | 86.43 | 12 | 94871 | 1649 |  | Y | 46 | 41 | [7 empty] | 김규완 | 2 | [6 empty] | 99.6 | 13-4 | 0 | 96.51 | A |  | 1656 | 1 | 0.37 | 1557 | 1.79 | 63 | 35 | 373 | 6:13 | 20 | 21 | 0 | 23 |  | 75.73 | 0 | 0 | N2 | 2021-10-09 18:27 | 2021-10-09 18:43 | 16 | 2021-10-09 18:05 | 38 |  |  |  |  | N | [8 empty] | 3.5 | 0 | 24.21 | [23 empty] | 0.63 | 0.63 | B | [9 empty] | 0 | 0 | 1679 | 94 | 0 | 0 | 0 | 699 | 0 | 0 | 0 | 0 | 207 | 78
2021-10-09 | A67377 | 1 | 중탄소 | SM48CH |  | Si 탈산 | B | 38 | 2 | 55600 | 72.93 | D | D | D |  | 1 | 1 |  | 1530 | 1565 | 4600 |  |  | 4600 | 45.31 | 12 | 101532 | 1597 |  | Y | 38 | 35 | [7 empty] | 김덕진 | 2 |  |  |  |  | Y |  | 99.45 | 13-4 | 0 | 162.41 | A |  | 1597 | 3 | 0.18 | 1555 | 1.24 | 64 | 24 | 249 | 4:09 | 16 | 17 | 27 | 0 |  | 0 |  | 300 | N2 | 2021-10-09 18:42 | 2021-10-09 19:30 | 48 | 2021-10-09 18:41 | 49 |  |  |  |  | Y |  |  |  | Y | [5 empty] | 0 | 146.77 | [23 empty] | 1.54 | 0 | A | [9 empty] | 0 | 0 | 131 | 33 | 0 | 144 | 0 | 596 | 0 | 393 | 0 | 0 | 185 | 45
2021-10-09 | B66780 | 2 | 중탄소 | KFMN438V |  | Si 탈산 | B | 37 | 74 | 50900 | 109.67 | D | D |  | D | 1 |  | 1 | 1540 | 1550 | 7100 |  |  | 7100 | 75.85 | 16 | 93600 | 1666 |  | Y | 42 | 39 | [7 empty] | 김규완 | 2 |  |  |  |  | Y |  | 95.3 | 11-5 | 0 | 91.8 | A |  | 1644 | 1 | 0.35 | 1556 | 1.71 | 62 | 31 | 321 | 5:21 | 20 | 21 | 0 | 24 |  | 77.35 | 0 | 0 | N2 | 2021-10-09 19:31 | 2021-10-09 19:45 | 14 | 2021-10-09 19:05 | 40 |  |  |  |  | N | [8 empty] | 4.5 | 0 | 21.95 | [23 empty] | 0.87 | 0.87 | B | [9 empty] | 0 | 0 | 1517 | 55 | 0 | 0 | 0 | 697 | 0 | 0 | 0 | 0 | 103 | 58
2021-10-09 | A67378 | 1 | 중탄소 | SM48CH |  | Si 탈산 | B | 35 | 26 | 51600 | 67.42 | D | D | D |  | 1 | 1 |  | 1530 | 1536 | 4900 |  |  | 4900 | 48.26 | 12 | 101532 | 1593 |  | Y | 39 | 24 | [7 empty] | 김덕진 | 2 |  |  |  |  | Y |  | 101.9 | 13-1 | 0 | 196.36 | A |  | 1593 | 3 | 0.18 | 1563 | 1.11 | 72 | 27 | 265 | 4:25 | 16 | 16 | 28 | 0 |  | 0 |  | 300 | N2 | 2021-10-09 19:39 | 2021-10-09 20:29 | 49 | 2021-10-09 19:37 | 52 |  |  |  |  | Y |  |  |  | Y | [5 empty] | 0 | 96.88 | [23 empty] | 0.05 | 0 | A | [9 empty] | 35 | 0 | 0 | 14 | 0 | 137 | 0 | 551 | 0 | 453 | 0 | 0 | 86 | 39
2021-10-09 | B66781 | 2 | 중탄소 | KFMN438V |  | Si 탈산 | B | 16 | 40 | 54550 | 99.6 | D | D |  | D | 1 |  | 1 | 1540 | 1562 | 6900 |  |  | 6900 | 76.12 | 13 | 90651 | 1652 |  | Y | 40 | 36 | [7 empty] | 이기호 | 2 | [6 empty] | 95.95 | 12-2 | 0 | 113.07 | A |  | 1646 | 1 | 0.34 | 1564 | 1.66 | 70 | 34 | 279 | 4:39 | 20 | 21 | 0 | 25 |  | 70.02 | 0 | 0 | N2 | 2021-10-09 20:24 | 2021-10-09 20:43 | 20 | 2021-10-09 20:02 | 42 |  |  |  |  | N | [8 empty] | 4 | 0 | 19.55 | [23 empty] | 0.82 | 0.82 | A | [9 empty] | 0 | 0 | 1703 | 111 | 0 | 0 | 0 | 705 | 0 | 0 | 0 | 0 | 100 | 36
2021-10-09 | A67379 | 1 | 중탄소 | SM48CH |  | Si 탈산 | B | 18 | 16 | 53100 | 70.1 | D | D | D |  | 1 | 1 |  | 1530 | 1535 | 4900 |  |  | 4900 | 48.26 | 12 | 101532 | 1606 |  | Y | 39 | 24 | [7 empty] | 김덕진 | 2 |  |  | Y |  |  |  | 96.7 | 12-8 | 0 | 182.64 | A |  | 1606 | 3 | 0.19 | 1562 | 1.47 | 71 | 30 | 271 | 4:31 | 16 | 18 | 29 | 0 |  | 0 |  | 400 | N2 | 2021-10-09 20:52 | 2021-10-09 21:28 | 35 | 2021-10-09 20:50 | 37 |  |  |  |  | Y |  |  |  | Y | [5 empty] | 0 | 134.78 | [23 empty] | 0.06 | 0 | A | [9 empty] | 76 | 0 | 0 | 0 | 0 | 126 | 0 | 497 | 0 | 399 | 0 | 0 | 0 | 21
2021-10-09 | B66782 | 2 | 중탄소 | KFMN438V |  | Si 탈산 | B | 11 | 32 | 54400 | 103.07 | D | D |  | D | 1 |  | 1 | 1540 | 1557 | 7400 |  |  | 7400 | 79.52 | 11 | 93060 | 1657 |  | Y | 43 | 40 | [7 empty] | 이기호 | 2 | [6 empty] | 100.5 | 12-8 | 0 | 116.27 | A |  | 1649 | 1 | 0.39 | 1568 | 1.68 | 74 | 44 | 304 | 5:04 | 18 | 19 | 0 | 26 | 100 | 75.99 | 0 | 0 | N2 | 2021-10-09 21:28 | 2021-10-09 21:44 | 16 | 2021-10-09 21:05 | 39 |  |  |  |  | N | [8 empty] | 4 | 0 | 19.44 | [23 empty] | 0.91 | 0.91 | A | [9 empty] | 0 | 0 | 1657 | 85 | 0 | 0 | 0 | 699 | 0 | 0 | 0 | 0 | 96 | 42
2021-10-09 | B66783 | 2 | 중탄소 | KFMN438V |  | Si 탈산 | B | 6 | 3 | 54350 | 98.37 | D | D |  | A | 1 |  | 1 | 1540 | 1557 | 7000 |  |  | 7000 | 75.22 | 11 | 93060 | 1664 |  | Y | 42 | 38 | [7 empty] | 이기호 | 2 | [6 empty] | 98.25 | 13-3 | 0 | 17.46 | A |  | 1656 | 1 | 0.34 | 1574 | 2 | 80 | 44 | 312 | 5:12 | 18 | 19 | 0 | 27 |  | 68.14 | 0 | 0 | N2 | 2021-10-09 22:20 | 2021-10-09 22:45 | 25 | 2021-10-09 21:59 | 46 |  |  |  |  | N | [8 empty] | 4.5 | 0 | 19.76 | [23 empty] | 0.75 | 0.75 | A | [9 empty] | 0 | 0 | 1606 | 57 | 0 | 0 | 0 | 695 | 0 | 0 | 0 | 0 | 205 | 100
2021-10-09 | A67380 | 1 | 중탄소 | SM48CH |  | Si 탈산 | B | 1 | 35 | 53100 | 60.18 | D | D | D |  | 1 | 1 |  | 1530 | 1547 | 4200 |  |  | 4200 | 49.64 | 10 | 84610 | 1601 |  | Y | 35 | 26 | [7 empty] | 김덕진 | 2 | [8 empty] | 0 | 133.27 | A |  | 1601 | 3 | 0.19 | 1601 | 0 | 110 | 28 | 257 | 4:17 | 16 | 17 | 30 | 0 |  | 0 |  | 400 | N2 | 2021-10-09 21:45 | 2021-10-09 22:28 | 43 | 2021-10-09 21:44 | 45 |  |  |  |  | Y |  |  |  | Y | [5 empty] | 0 | 105.84 | [23 empty] | 1.38 | 0 | A | [9 empty] | 55 | 0 | 0 | 14 | 0 | 150 | 0 | 595 | 0 | 495 | 0 | 0 | 0 | 48
2021-10-09 | B66784 | 2 | 중탄소 | KFMN438V | TUNDISH교체전 | Si 탈산 | B | 37 | 75 | 50800 | 94.6 | D | A |  | A | 1 |  | 1 | 1540 | 1574 | 6500 |  |  | 6500 | 61.47 | 13 | 105744 | 1658 |  | Y | 43 | 34 | [7 empty] | 김규완 | 2 |  |  |  |  | Y |  |  |  | 0 | 217.76 | A |  | 1651 | 1 | 0.35 | 1576 | 1.73 | 82 | 47 | 297 | 4:57 | 18 | 18 | 0 | 28 |  | 60.72 | 0 | 0 | N2 | 2021-10-09 23:15 | 2021-10-09 23:44 | 29 | 2021-10-09 22:55 | 49 |  |  |  |  | N | [8 empty] | 4.5 | 0 | 16.9 | [23 empty] | 0.86 | 0.86 | A | [9 empty] | 13 | 0 | 1599 | 123 | 0 | 0 | 0 | 499 | 0 | 0 | 0 | 0 | 0 | 36
2021-10-09 | A67381 | 1 | 중탄소 | SM48CH |  | Si 탈산 | B | 38 | 3 | 52050 | 65.1 | D | A | A |  | 1 | 1 |  | 1530 | 1549 | 4100 |  |  | 4100 | 48.46 | 10 | 84610 | 1602 | 362 | Y | 39 | 31 |  |  | A67378 |  |  |  |  | 조관훈 | 2 |  | Y |  |  |  |  | 99.95 | 13-5 | 0 | 104.99 | A |  | 1602 | 3 | 0.19 | 1558 | 1.76 | 67 | 26 | 195 | 3:15 | 16 | 17 | 31 | 0 |  | 0 |  | 400 | N2 | 2021-10-09 22:52 | 2021-10-09 23:28 | 36 | 2021-10-09 22:50 | 38 |  |  |  |  | Y |  |  |  | Y | [5 empty] | 0 | 112.99 | [23 empty] | 3.08 | 0 | A | [9 empty] | 22 | 0 | 680 | 0 | 0 | 169 | 0 | 499 | 0 | 397 | 0 | 0 | 0 | 76
2021-10-09 | B66785 | 2 | 저탄소 | 16MNCRS5HAM | TUNDISH교체 | Si 탈산 | B | 16 | 41 | 53900 | 105.63 | A | A |  | A | 1 |  | 1 | 1555 | 1538 | 9500 |  |  | 9500 | 98.23 | 12 | 96708 | 1689 |  | Y | 49 | 46 | [7 empty] | 임현진 | 2 |  |  |  |  | Y |  | 99.1 | 12-5 | 0 | 138.52 | A |  | 1677 | 1 | 0.39 | 1607 | 1.97 | 96 | 31 | 286 | 4:46 | 18 | 20 | 0 | 29 | 100 | 75 | 0 | 0 | N2 | 2021-10-10 00:20 | 2021-10-10 01:10 | 49 | 2021-10-10 00:02 | 68 |  |  |  |  | Y | [8 empty] | 5 | 0 | 21.4 | [16 empty] | 0.7 |  |  | 1.77 |  |  |  | 0.51 | 0.51 | A | [9 empty] | 158 | 1104 | 0 | 755 | 0 | 0 | 0 | 498 | 0 | 0 | 0 | 0 | 0 | 11 |  |  | 9 |  | 1
2021-10-09 | A67382 | 1 | 중탄소 | SM48CH |  | Si 탈산 | B | 35 | 27 | 52800 | 63.27 | A | A | A |  | 1 | 1 |  | 1530 | 1588 | 2600 |  |  | 2600 | 30.73 | 10 | 84610 | 1603 |  | Y | 41 | 50 |  |  | A67379 |  |  |  |  | 조관훈 | 2 |  | Y |  |  |  |  | 96.25 | 12-5 | 0 | 109.51 | A |  | 1603 | 3 | 0.19 | 1558 | 1.96 | 67 | 26 | 178 | 2:58 | 16 | 16 | 32 | 0 |  | 0 |  | 400 | N2 | 2021-10-09 23:55 | 2021-10-10 00:29 | 34 | 2021-10-09 23:55 | 34 |  |  |  |  | Y | [9 empty] | 0 | 7.15 | [23 empty] | 4.69 | 0 | A | [9 empty] | 0 | 0 | 631 | 0 | 0 | 163 | 0 | 498 | 0 | 395 | 0 | 0 | 49 | 22
2021-10-09 | B66786 | 2 | 저탄소 | 16MNCRS5HAM |  | Si 탈산 | B | 18 | 17 | 53800 | 99.98 | A | A |  | A | 1 |  | 1 | 1555 | 1575 | 7100 |  |  | 7100 | 71.78 | 13 | 98908 | 1666 |  | Y | 47 | 36 | [7 empty] | 임현진 | 2 |  |  |  |  | Y |  |  |  | 0 | 190.69 | A |  | 1653 | 1 | 0.36 | 1581 | 1.94 | 70 | 24 | 248 | 4:08 | 18 | 19 | 0 | 30 |  | 69.64 | 0 | 0 | N2 | 2021-10-10 01:15 | 2021-10-10 02:05 | 49 | 2021-10-10 00:56 | 69 |  |  |  |  | Y | [8 empty] | 4.5 | 0 | 21.41 | [23 empty] | 0.38 | 0.38 | A | [9 empty] | 911 | 439 | 0 | 680 | 0 | 0 | 0 | 497 | 0 | 0 | 0 | 0 | 0 | 6 |  |  | 9
2021-10-09 | A67383 | 1 | 중탄소 | SM48CH |  | Si 탈산 | B | 5 | 1 | 53000 | 73.43 | A | A | A |  | 1 | 1 |  | 1530 | 1530 | 6300 |  |  | 6300 | 74.46 | 10 | 84610 | 1612 |  | Y | 41 | 32 |  |  | A67380 |  |  |  |  | 조관훈 | 2 |  | Y |  |  |  |  | 99.7 | 13-5 | 0 | 206.7 | A |  | 1612 | 3 | 0.18 | 1565 | 1.47 | 74 | 16 | 173 | 2:53 | 16 | 17 | 33 | 0 |  | 0 |  | 300 | N2 | 2021-10-10 01:08 | 2021-10-10 01:40 | 32 | 2021-10-10 01:07 | 33 |  |  |  |  | Y |  |  |  | Y | [5 empty] | 0 | 129.21 | [23 empty] | 6.51 | 0 | A | [9 empty] | 0 | 0 | 644 | 0 | 0 | 127 | 0 | 499 | 0 | 399 | 0 | 0 | 113 | 46
2021-10-09 | B66787 | 2 | 저탄소 | 16MNCRS5HAM |  | Si 탈산 | B | 6 | 4 | 54050 | 111.95 | A | A |  | A | 1 |  | 1 | 1555 | 1539 | 8500 |  |  | 8500 | 86.06 | 13 | 98768 | 1656 |  | Y | 50 | 44 | [7 empty] | 임현진 | 2 |  |  |  |  | Y |  |  |  | 0 | 188.37 | A |  | 1654 | 1 | 0.39 | 1578 | 1.47 | 67 | 24 | 624 | 10:24 | 18 | 18 | 0 | 31 |  | 61.73 | 0 | 0 | N2 | 2021-10-10 02:25 | 2021-10-10 02:59 | 34 | 2021-10-10 02:07 | 52 |  |  |  |  | Y | [8 empty] | 4 | 0 | 19.84 | [23 empty] | 0.27 | 0.27 | A | [9 empty] | 814 | 537 | 0 | 447 | 0 | 0 | 0 | 696 | 0 | 0 | 0 | 0 | 93 | 0 |  |  | 9
2021-10-09 | A67384 | 1 | 중탄소 | SM48CH |  | Si 탈산 | B | 1 | 36 | 53300 | 63.63 | A | A | A |  | 1 | 1 |  | 1530 | 1512 | 5600 |  |  | 5600 | 55.16 | 12 | 101532 | 1603 |  | Y | 38 | 29 |  |  | A67381 |  |  |  |  | 조관훈 | 2 |  | Y |  |  |  |  | 89.95 | 11-6 | 0 | 235.92 | A |  | 1603 | 3 | 0.17 | 1560 | 1.72 | 69 | 25 | 189 | 3:09 | 16 | 16 | 34 | 0 |  | 0 |  | 300 | N2 | 2021-10-10 02:18 | 2021-10-10 02:47 | 29 | 2021-10-10 02:18 | 29 |  |  |  |  | Y |  |  |  | Y | [5 empty] | 0 | 90.38 | [23 empty] | 8.26 | 0 | A | [9 empty] | 0 | 0 | 580 | 0 | 0 | 126 | 0 | 697 | 0 | 597 | 0 | 0 | 108 | 44
2021-10-09 | B66788 | 2 | 저탄소 | 16MNCRS5HAM |  | Si 탈산 | B | 37 | 76 | 51800 | 103.8 | A | A |  | A | 1 |  | 1 | 1555 | 1546 | 8500 |  |  | 8500 | 99.1 | 11 | 85776 | 1642 |  | Y | 50 | 42 |  |  | B66785 | 05 |  |  |  | 임현진 | 2 |  |  | Y |  | Y |  | 108.9 | 12-8 | 0 | 230.14 | A |  | 1635 | 1 | 0.31 | 1574 | 1.47 | 63 | 26 | 285 | 4:45 | 18 | 19 | 0 | 32 | 55 | 39.72 | 0 | 0 | N2 | 2021-10-10 03:34 | 2021-10-10 03:57 | 23 | 2021-10-10 03:19 | 38 |  |  |  |  | Y | [8 empty] | 4 | 0 | 14.41 | [23 empty] | 0.2 | 0.2 | A | [9 empty] | 681 | 651 | 0 | 497 | 0 | 0 | 0 | 500 | 0 | 0 | 0 | 0 | 103 | 13 |  |  | 9
2021-10-09 | A67385 | 1 | 중탄소 | SM48CH | TUNDISH교체전 | Si 탈산 | B | 38 | 4 | 52000 | 60.38 | A | A | A |  | 1 | 1 |  | 1530 | 1543 | 4500 |  |  | 4500 | 48.31 | 12 | 93156 | 1566 |  | Y | 39 | 27 |  |  | A67382 |  |  |  |  | 조관훈 | 2 |  | Y |  |  |  |  | 0 | 10-1 | 0 | 197.47 | A |  | 1566 | 3 | 0.19 | 1563 | 0.14 | 72 | 30 | 179 | 2:59 | 16 | 16 | 35 | 0 |  | 0 |  | 400 | N2 | 2021-10-10 03:12 | 2021-10-10 03:42 | 31 | 2021-10-10 03:11 | 31 |  |  |  |  | Y |  |  |  | Y | [5 empty] | 0 | 86.27 | [23 empty] | 8.31 | 10.31 | A | [9 empty] | 0 | 0 | 658 | 0 | 0 | 128 | 0 | 498 | 0 | 399 | 0 | 0 | 118 | 104
2021-10-09 | B66789 | 2 | 저탄소 | 16MNCRS5HAM |  | Si 탈산 | B | 16 | 42 | 53300 | 98.5 | A | A |  | A | 1 |  | 1 | 1555 | 1547 | 7800 |  |  | 7800 | 91.32 | 11 | 85415 | 1639 |  | N | 50 | 38 |  |  | B66786 | 05 |  |  |  | 임현진 | 2 |  |  | Y |  | Y |  |  |  | 0 | 180.36 | A |  | 1641 | 1 | 0.3 | 1572 | 2.13 | 61 | 25 | 264 | 4:24 | 18 | 19 | 0 | 33 |  | 46.03 | 0 | 0 | N2 | 2021-10-10 04:33 | 2021-10-10 04:59 | 26 | 2021-10-10 04:16 | 43 |  |  |  |  | Y | [8 empty] | 5 | 0 | 12.74 | [23 empty] | 0.27 | 0.27 | A | [9 empty] | 779 | 490 | 0 | 695 | 0 | 0 | 0 | 498 | 0 | 0 | 0 | 0 | 155 | 8 |  |  | 9
2021-10-09 | A67386 | 1 | 고탄소 | STB2 | TUNDISH교체 | Al 탈산 | B | 35 | 28 | 53500 | 80.65 | A | A | A |  | 1 | 1 |  | 1520 | 1535 | 7000 |  |  | 7000 | 68.94 | 12 | 101532 | 1586 |  | Y | 46 | 40 |  |  | A67383 |  |  |  |  | 조관훈 | 2 |  | Y |  |  |  |  | 104.45 | 13-4 | 277.01 | 0 | A |  | 1586 | 3 | 0.21 | 1557 | 0.83 | 101 | 34 | 131 | 2:11 | 25 | 26 | 36 | 0 |  | 0 |  | 700 | AR | 2021-10-10 04:28 | 2021-10-10 05:07 | 41 | 2021-10-10 04:28 | 41 |  |  |  |  | Y |  |  |  | Y | [5 empty] | 121.3 | 30.03 | [19 empty] | 1.88 |  |  |  | 8.31 | 26.82 | A | [9 empty] | 0 | 0 | 175 | 0 | 0 | 127 | 0 | 698 | 0 | 396 | 0 | 0 | 175 | 0 |  |  |  |  | 1
2021-10-09 | B66790 | 2 | 저탄소 | 16MNCRS5HAM | 잔강최소화전 | Si 탈산 | B | 18 | 18 | 53650 | 93.5 | A | A |  | A | 1 |  | 1 | 1555 | 1561 | 8100 |  |  | 8100 | 96.21 | 14 | 84192 | 1632 | 339 | Y | 46 | 40 |  |  | B66787 | 05 |  |  |  | 임현진 | 2 |  |  | Y |  | Y |  |  |  | 0 | 195.2 | A |  | 1639 | 1 | 0.34 | 1579 | 1.57 | 68 | 31 | 292 | 4:52 | 18 | 19 | 0 | 34 |  | 33.12 | 0 | 0 | N2 | 2021-10-10 05:28 | 2021-10-10 05:53 | 25 | 2021-10-10 05:17 | 36 |  |  |  |  | Y | [9 empty] | 0 | 11.02 | [23 empty] | 0.17 | 0.17 | A | [9 empty] | 683 | 684 | 0 | 732 | 0 | 0 | 0 | 500 | 0 | 0 | 0 | 0 | 107 | 31 |  |  | 9
2021-10-09 | A67387 | 1 | 고탄소 | STB2 |  | Al 탈산 | B | 5 | 2 | 54600 | 84.72 | A | A | A |  | 1 | 1 |  | 1520 | 1555 | 5900 |  |  | 5900 | 69.73 | 10 | 84610 | 1588 | 361 | Y | 45 | 35 |  |  | A67384 |  |  |  |  | 조관훈 | 2 |  |  | Y |  |  |  | 99.6 | 13-4 | 231.27 | 0 | A |  | 1580 | 3 | 0.19 | 1534 | 1.18 | 78 | 33 | 213 | 3:33 | 25 | 25 | 37 | 0 |  | 0 |  | 400 | AR | 2021-10-10 05:28 | 2021-10-10 06:15 | 46 | 2021-10-10 05:27 | 47 |  |  |  |  | Y |  |  |  | Y | [5 empty] | 124.16 | 54.43 | [20 empty] | 1.22 |  |  | 23.35 | 26.83 | A | [9 empty] | 0 | 0 | 199 | 0 | 0 | 127 | 0 | 498 | 0 | 400 | 0 | 0 | 163 | 73
2021-10-09 | B66791 | 2 | 중탄소 | AE15B36C2 | 잔강최소화 | Si 탈산 | B | 6 | 5 | 53700 | 107.93 | A | A |  | B | 1 |  | 1 | 1540 | 1541 | 8000 |  |  | 8000 | 94.02 | 12 | 85084 | 1642 |  | Y | 48 | 41 |  |  | B66788 | 05 |  |  |  | 임현진 | 2 |  |  | Y |  | Y |  | 107 | 14-2 | 246.93 | 0 | A |  | 1639 | 1 | 0.38 | 1565 | 1.63 | 67 | 31 | 310 | 5:10 | 15 | 16 | 0 | 35 |  | 35.83 | 0 | 0 | AR | 2021-10-10 06:41 | 2021-10-10 07:06 | 25 | 2021-10-10 06:18 | 48 |  |  |  |  | N | [8 empty] | 3.3 | 11.32 | 0 | [23 empty] | 0.25 | 0.25 | B | [9 empty] | 161 | 0 | 515 | 129 | 0 | 0 | 0 | 652 | 0 | 0 | 0 | 0 | 225 | 90 |  |  | 4
2021-10-09 | A67388 | 1 | 고탄소 | STB2 |  | Al 탈산 | B | 1 | 37 | 52800 | 91.4 | A | A | B |  | 1 | 1 |  | 1520 | 1564 | 4900 |  |  | 4900 | 32.17 | 18 | 152298 | 1574 |  | Y | 48 | 27 | [10 empty] | Y |  |  |  |  | 103.1 | 12-10 | 160.42 | 0 | A |  | 1574 | 3 | 0.19 | 1532 | 1 | 76 | 38 | 254 | 4:14 | 25 | 25 | 38 | 0 |  | 0 |  | 400 | AR | 2021-10-10 06:34 | 2021-10-10 07:15 | 40 | 2021-10-10 06:32 | 43 |  |  |  |  | Y |  |  |  | Y | [5 empty] | 119.35 | 70.81 | [20 empty] | 0.97 |  |  | 0.05 | 0 | A | [9 empty] | 0 | 25 | 240 | 10 | 0 | 127 | 0 | 499 | 0 | 399 | 0 | 0 | 98 | 73
2021-10-09 | B66792 | 2 | 중탄소 | AE15B36C2 |  | Si 탈산 | B | 37 | 77 | 51350 | 96.5 | A | B |  | B | 1 |  | 1 | 1540 | 1578 | 6000 |  |  | 6000 | 58.99 | 14 | 101706 | 1642 |  | Y | 45 | 30 |  |  | B66789 | 05 |  |  |  | 박용우 | 2 |  |  | Y | [5 empty] | 41.13 | 0 | A |  | 1628 | 1 | 0.42 | 1558 | 1.96 | 60 | 25 | 238 | 3:58 | 15 | 16 | 0 | 36 |  | 57.4 | 0 | 0 | AR | 2021-10-10 07:35 | 2021-10-10 08:09 | 34 | 2021-10-10 07:10 | 59 |  |  |  |  | N | [8 empty] | 4 | 13.08 | 0 | [23 empty] | 0.44 | 0.44 | A | [9 empty] | 221 | 0 | 227 | 68 | 0 | 0 | 0 | 797 | 0 | 0 | 0 | 0 | 205 | 63 |  |  | 4
2021-10-10 | A67389 | 1 | 고탄소 | SP-STB2 | 유사강종연연주 | Al 탈산 | B | 38 | 5 | 55200 | 95.85 | B | B | B |  | 1 | 1 |  | 1520 | 1545 | 5600 |  |  | 5600 | 110.31 | 6 | 50766 | 1552 |  | Y | 55 | 34 | [7 empty] | 박재승 | 2 |  |  | Y |  |  |  | 105.15 | 13-10 | 224.6 | 0 | A |  | 1552 | 3 | 0.19 | 1512 | 1 | 57 | 29 | 260 | 4:20 | 25 | 25 | 39 | 0 |  | 0 |  | 400 | AR | 2021-10-10 07:54 | 2021-10-10 08:18 | 23 | 2021-10-10 07:53 | 25 |  |  |  |  | Y |  |  |  | Y | [5 empty] | 119.45 | 58.75 | [20 empty] | 1.33 |  |  | 3.29 | 0 | A |  |  | 8.729 | 24.966 | 53.831 | 0.234 | 6.166 | 2.156 | 1752.42 | 0 | 61 | 289 | 0 | 0 | 126 | 0 | 645 | 0 | 492 | 0 | 0 | 28 | 119 |  |  |  | 0
2021-10-10 | B66793 | 2 | 중탄소 | AE15B36C2 |  | Si 탈산 | B | 16 | 43 | 53000 | 105.2 | B | B |  | B | 1 |  | 1 | 1540 | 1529 | 7900 |  |  | 7900 | 82.02 | 12 | 96320 | 1635 |  | Y | 50 | 42 |  |  | B66790 | 05 |  |  |  | 최남길 | 2 | [6 empty] | 106.3 | 13-2 | 179.53 | 0 | A |  | 1634 | 1 | 0.39 | 1564 | 1.59 | 66 | 26 | 270 | 4:30 | 15 | 16 | 0 | 37 |  | 49.6 | 0 | 0 | AR | 2021-10-10 08:40 | 2021-10-10 09:15 | 35 | 2021-10-10 08:18 | 57 |  |  |  |  | N | [8 empty] | 4 | 13.22 | 0 | [23 empty] | 0.34 | 0.34 | A | [9 empty] | 116 | 0 | 0 | 46 | 0 | 41 | 0 | 1016 | 0 | 0 | 0 | 0 | 109 | 5 |  |  | 4
2021-10-10 | A67390 | 1 | 고탄소 | SP-STB2 |  | Al 탈산 | B | 35 | 29 | 52600 | 76.62 | B | B | B |  | 1 | 1 |  | 1520 | 1584 | 3600 |  |  | 3600 | 42.55 | 10 | 84610 | 1555 |  | Y | 40 | 25 | [7 empty] | 김형철 | 2 |  | Y |  |  |  |  | 102.65 | 13-1 | 227.07 | 0 | A |  | 1555 | 3 | 0.19 | 1520 | 1 | 65 | 32 | 230 | 3:50 | 25 | 25 | 40 | 0 |  | 0 |  | 400 | AR | 2021-10-10 08:54 | 2021-10-10 09:24 | 30 | 2021-10-10 08:52 | 32 |  |  |  |  | Y |  |  |  | Y | [5 empty] | 117.56 | 31.67 | [20 empty] | 1.02 |  |  | 0 | 0 | A |  |  | 8.972 | 25.555 | 52.254 | 0.228 | 5.824 | 2.044 | 1450.88 | 0 | 18 | 295 | 0 | 0 | 126 | 0 | 498 | 0 | 399 | 0 | 0 | 0 | 56 |  |  |  | 0
2021-10-10 | B66794 | 2 | 중탄소 | AE15B36C2 | TUNDISH교체전 | Si 탈산 | B | 18 | 19 | 52900 | 103.18 | B | B |  | B | 1 |  | 1 | 1540 | 1555 | 7000 |  |  | 7000 | 66.97 | 14 | 104526 | 1606 |  | Y | 43 | 38 | [7 empty] | 최남길 | 2 | [6 empty] | 103.3 | 13-4 | 177.06 | 0 | A |  | 1635 | 1 | 0.38 | 1564 | 1.55 | 66 | 21 | 281 | 4:41 | 15 | 16 | 0 | 38 |  | 44.63 | 0 | 0 | AR | 2021-10-10 09:39 | 2021-10-10 10:27 | 48 | 2021-10-10 09:16 | 71 |  |  |  |  | N | [8 empty] | 4 | 13.68 | 0 | [23 empty] | 0.26 | 0.26 | A | [9 empty] | 329 | 0 | 262 | 70 | 0 | 0 | 0 | 698 | 0 | 0 | 0 | 0 | 65 | 13 |  |  | 2
2021-10-10 | A67391 | 1 | 고탄소 | SP-STB2 |  | Al 탈산 | B | 5 | 3 | 53700 | 78.22 | B | B | B |  | 1 | 1 |  | 1520 | 1526 | 4900 |  |  | 4900 | 57.91 | 10 | 84610 | 1553 |  | Y | 40 | 30 | [7 empty] | 김형철 | 2 |  | Y |  |  |  |  | 99.25 | 13-4 | 204.7 | 0 | A |  | 1553 | 3 | 0.19 | 1512 | 1.11 | 57 | 24 | 268 | 4:28 | 25 | 25 | 41 | 0 |  | 0 |  | 400 | AR | 2021-10-10 09:56 | 2021-10-10 10:27 | 31 | 2021-10-10 09:54 | 33 |  |  |  |  | Y |  |  |  | Y | [5 empty] | 120.31 | 37.39 | [20 empty] | 0.95 |  |  | 0.01 | 0 | A |  |  | 7.876 | 26.405 | 53.095 | 0.238 | 6.741 | 2.01 | 1670.26 | 0 | 22 | 318 | 0 | 0 | 125 | 0 | 496 | 0 | 399 | 0 | 0 | 0 | 93 |  |  |  | 0
2021-10-10 | B66795 | 2 | 저탄소 | SM20CB | TUNDISH교체 | Si 탈산 | B | 6 | 6 | 53650 | 108.62 | B | B |  | B | 1 |  | 1 | 1555 | 1569 | 7500 |  |  | 7500 | 82.34 | 11 | 91084 | 1665 |  | Y | 58 | 41 | [7 empty] | 최남길 | 2 | [6 empty] | 94.75 | 12-8 | 0 | 186.07 | A |  | 1674 | 1 | 0.29 | 1598 | 1.88 | 84 | 22 | 331 | 5:31 | 14 | 21 | 0 | 39 |  | 76.98 | 0 | 0 | N2 | 2021-10-10 10:49 | 2021-10-10 12:00 | 71 | 2021-10-10 10:38 | 82 |  |  |  |  | N | [8 empty] | 4.3 | 0 | 24.59 | [16 empty] | 0.5 |  |  | 2.34 |  |  |  | 0.14 | 0.14 | A | [9 empty] | 0 | 0 | 150 | 31 | 0 | 22 | 0 | 1005 | 0 | 0 | 0 | 0 | 106 | 20 |  |  |  |  | 1
2021-10-10 | A67392 | 1 | 고탄소 | SP-STB2 |  | Al 탈산 | B | 1 | 38 | 53200 | 80.37 | B | B | B |  | 1 | 1 |  | 1520 | 1571 | 3600 |  |  | 3600 | 35.46 | 12 | 101532 | 1554 |  | Y | 40 | 29 | [7 empty] | 김형철 | 2 |  |  | Y |  |  |  | 98.7 | 12-5 | 210.48 | 0 | A |  | 1554 | 3 | 0.19 | 1516 | 0.95 | 61 | 27 | 272 | 4:32 | 25 | 25 | 42 | 0 |  | 0 |  | 400 | AR | 2021-10-10 10:58 | 2021-10-10 11:29 | 30 | 2021-10-10 10:57 | 32 |  |  |  |  | Y |  |  |  | Y | [5 empty] | 121.56 | 53.52 | [20 empty] | 0.98 |  |  | 10.43 | 0 | A |  |  | 8.132 | 26.417 | 53.322 | 0.253 | 6.557 | 2.018 | 1670.26 | 0 | 28 | 280 | 0 | 0 | 128 | 0 | 496 | 0 | 399 | 0 | 0 | 0 | 45
2021-10-10 | B66796 | 2 | 저탄소 | SM20CB |  | Si 탈산 | B | 37 | 78 | 50950 | 113.52 | B | B |  | B | 1 |  | 1 | 1555 | 1549 | 6000 |  |  | 6000 | 64.09 | 11 | 93620 | 1647 |  | N | 41 | 36 | [7 empty] | 최남길 | 2 | [6 empty] | 90.75 | 10-10 | 0 | 183.29 | A |  | 1641 | 1 | 0.25 | 1582 | 1.6 | 68 | 22 | 217 | 3:37 | 14 | 14 | 0 | 40 |  | 34.34 | 0 | 0 | N2 | 2021-10-10 12:09 | 2021-10-10 13:00 | 50 | 2021-10-10 11:27 | 93 |  |  |  |  | N | [9 empty] | 0 | 12.19 | [23 empty] | 0.06 | 0.06 | A | [9 empty] | 0 | 0 | 0 | 0 | 0 | 72 | 0 | 1147 | 0 | 0 | 0 | 0 | 106 | 0
2021-10-10 | A67393 | 1 | 고탄소 | SP-STB2 |  | Al 탈산 | B | 38 | 6 | 55200 | 84.98 | B | B | B |  | 1 | 1 |  | 1520 | 1575 | 4200 |  |  | 4200 | 41.37 | 12 | 101532 | 1550 |  | Y | 45 | 38 | [7 empty] | 김형철 | 2 |  | Y |  |  |  |  | 106.5 | 14-1 | 185.18 | 0 | A |  | 1550 | 3 | 0.19 | 1514 | 0.95 | 59 | 27 | 262 | 4:22 | 25 | 25 | 43 | 0 |  | 0 |  | 400 | AR | 2021-10-10 12:07 | 2021-10-10 12:29 | 22 | 2021-10-10 12:05 | 24 | [14 empty] | 121.38 | 43.84 | [20 empty] | 0.97 |  |  | 12.15 | 0 | A |  |  | 7.988 | 25.556 | 53.975 | 0.254 | 6.757 | 2.112 | 1773.63 | 0 | 0 | 347 | 0 | 0 | 128 | 0 | 644 | 0 | 395 | 0 | 0 | 26 | 148 |  |  |  | 0
2021-10-10 | B66797 | 2 | 저탄소 | SM20CB |  | Si 탈산 | B | 16 | 44 | 53000 | 110.82 | B | B |  | B | 1 |  | 1 | 1555 | 1582 | 6100 |  |  | 6100 | 66.28 | 11 | 92036 | 1653 |  | Y | 63 | 34 | [13 empty] | Y |  |  |  | 0 | 183.26 | A |  | 1649 | 1 | 0.25 | 1596 | 1.33 | 82 | 36 | 320 | 5:20 | 14 | 15 | 0 | 41 |  | 41.81 | 0 | 0 | N2 | 2021-10-10 13:06 | 2021-10-10 14:00 | 53 | 2021-10-10 12:54 | 66 |  |  |  |  | N | [8 empty] | 4.7 | 0 | 15.63 | [23 empty] | 0.45 | 0.45 | A | [9 empty] | 0 | 0 | 0 | 20 | 0 | 185 | 0 | 604 | 0 | 0 | 0 | 0 | 0 | 0 |  |  | 4
2021-10-10 | A67394 | 1 | 고탄소 | SP-STB2 |  | Al 탈산 | B | 35 | 30 | 53200 | 83.65 | B | B | B |  | 1 | 1 |  | 1520 | 1564 | 4300 |  |  | 4300 | 42.35 | 12 | 101532 | 1550 |  | Y | 41 | 30 | [7 empty] | 박재승 | 2 |  | Y |  |  |  |  | 108.7 | 13-8 | 184.47 | 0 | A |  | 1550 | 3 | 0.19 | 1517 | 0.79 | 62 | 32 | 311 | 5:11 | 25 | 26 | 44 | 0 |  | 0 |  | 400 | AR | 2021-10-10 13:10 | 2021-10-10 13:34 | 24 | 2021-10-10 13:08 | 26 | [14 empty] | 124.74 | 59.96 | [20 empty] | 1.01 |  |  | 0.01 | 0 | A |  |  | 7.762 | 26.9 | 53.062 | 0.179 | 6.836 | 1.972 | 1505.08 | 0 | 78 | 343 | 0 | 0 | 129 | 0 | 496 | 0 | 396 | 0 | 0 | 0 | 69 |  |  |  | 0
2021-10-10 | A67395 | 1 | 고탄소 | SP-STB2 |  | Al 탈산 | B | 5 | 4 | 53400 | 78.07 | B | B | D |  | 1 | 1 |  | 1520 | 1542 | 4400 |  |  | 4400 | 52 | 10 | 84610 | 1561 |  | Y | 40 | 34 | [7 empty] | 김형철 | 2 |  | Y |  |  |  |  | 95.7 | 12-9 | 244.53 | 0 | A |  | 1561 | 3 | 0.19 | 1514 | 1.31 | 59 | 23 | 251 | 4:11 | 25 | 26 | 45 | 0 |  | 0 |  | 400 | AR | 2021-10-10 14:02 | 2021-10-10 14:58 | 38 | 2021-10-10 14:00 | 40 |  |  |  |  | Y |  |  |  | Y | [5 empty] | 122.09 | 32.98 | [20 empty] | 0.88 |  |  | 1.31 | 0 | A |  |  | 7.373 | 27.213 | 53.216 | 0.133 | 7.217 | 1.955 | 1700.39 | 0 | 29 | 267 | 0 | 0 | 128 | 0 | 497 | 0 | 398 | 0 | 0 | 0 | 121 |  |  |  | 0
2021-10-10 | B66798 | 2 | 저탄소 | SM20CB |  | Si 탈산 | B | 18 | 20 | 53350 | 88.22 | B | B |  | D | 1 |  | 1 | 1555 | 1585 | 4900 |  |  | 4900 | 52.77 | 11 | 92852 | 1645 |  | Y | 43 | 29 | [15 empty] | 103.45 | 13-4 | 0 | 153.31 | A |  | 1642 | 1 | 0.35 | 1594 | 1.26 | 80 | 32 | 297 | 4:57 | 14 | 16 | 0 | 42 |  | 102.99 | 0 | 0 | N2 | 2021-10-10 14:14 | 2021-10-10 15:04 | 50 | 2021-10-10 14:06 | 58 |  |  |  |  | N | [8 empty] | 4 | 0.03 | 23.01 | [23 empty] | 0 | 0 | A | [9 empty] | 0 | 0 | 0 | 23 | 0 | 258 | 0 | 811 | 0 | 0 | 0 | 0 | 0 | 0
2021-10-10 | A67396 | 1 | 고탄소 | SP-STB2 |  | Al 탈산 | B | 1 | 39 | 52700 | 80.27 | B | D | D |  | 1 | 1 |  | 1520 | 1540 | 5000 |  |  | 5000 | 49.25 | 12 | 101532 | 1565 |  | Y | 41 | 29 | [7 empty] | 김형철 | 2 |  | Y |  |  |  |  | 102.9 | 12-9 | 319.9 | 0 | A |  | 1565 | 3 | 0.19 | 1523 | 1.11 | 68 | 34 | 275 | 4:35 | 25 | 25 | 46 | 0 |  | 0 |  | 400 | AR | 2021-10-10 15:14 | 2021-10-10 15:39 | 25 | 2021-10-10 15:12 | 27 |  |  |  |  | Y |  |  |  | Y | [5 empty] | 121.24 | 43.98 | [20 empty] | 0.85 |  |  | 0.01 | 0 | A |  |  | 9.411 | 24.893 | 53.624 | 0.228 | 5.698 | 2.154 | 1596.77 | 0 | 0 | 319 | 0 | 0 | 128 | 0 | 499 | 0 | 399 | 0 | 0 | 124 | 21 |  |  |  | 0
2021-10-10 | B66799 | 2 | 저탄소 | SM20CB |  | Si 탈산 | B | 6 | 7 | 53850 | 88.77 | B | D |  | D | 1 |  | 1 | 1555 | 1532 | 6500 |  |  | 6500 | 43.29 | 18 | 150145 | 1646 |  | Y | 43 | 39 | [7 empty] | 김규완 | 2 | [6 empty] | 91.85 | 12-4 | 0 | 68.97 | A |  | 1636 | 1 | 0.32 | 1590 | 1.21 | 76 | 31 | 283 | 4:43 | 14 | 15 | 0 | 43 | 80 | 69.88 | 0 | 0 | N2 | 2021-10-10 15:24 | 2021-10-10 16:11 | 47 | 2021-10-10 15:16 | 56 |  |  |  |  | N | [8 empty] | 4.5 | 0 | 16.47 | [23 empty] | 0 | 0 | A | [9 empty] | 0 | 0 | 0 | 26 | 0 | 169 | 0 | 894 | 0 | 0 | 0 | 0 | 0 | 49
2021-10-10 | A67397 | 1 | 고탄소 | STB2 |  | Al 탈산 | B | 38 | 7 | 54800 | 87.43 | D | D | D |  | 1 | 1 |  | 1520 | 1539 | 5000 |  |  | 5000 | 49.25 | 12 | 101532 | 1556 |  | Y | 48 | 28 | [7 empty] | 차승주 | 2 |  | N | Y | [5 empty] | 280.63 | 0 | A |  | 1556 | 3 | 0.19 | 1517 | 1.03 | 61 | 34 | 254 | 4:14 | 25 | 25 | 47 | 0 |  | 0 |  | 400 | AR | 2021-10-10 16:19 | 2021-10-10 16:42 | 23 | 2021-10-10 16:17 | 25 |  |  |  |  | Y |  |  |  | Y | [5 empty] | 119.38 | 47.36 | [20 empty] | 1.01 |  |  | 0.14 | 0 | A | [9 empty] | 0 | 39 | 229 | 0 | 0 | 127 | 0 | 499 | 0 | 398 | 0 | 0 | 64 | 64
2021-10-10 | B66800 | 2 | 저탄소 | SM20C |  | Al 탈산 | B | 37 | 79 | 50800 | 105.95 | D | D |  | D | 1 |  | 1 | 1555 | 1537 | 7100 |  |  | 7100 | 150.06 | 6 | 47314 | 1636 |  | Y | 65 | 40 | [7 empty] | 김규완 | 2 | [6 empty] | 99.6 | 11-8 | 0 | 241.45 | A |  | 1631 | 1 | 0.36 | 1581 | 1.44 | 67 | 29 | 278 | 4:38 | 15 | 16 | 0 | 44 | 180 | 136.41 | 0 | 0 | N2 | 2021-10-10 16:41 | 2021-10-10 17:09 | 28 | 2021-10-10 16:31 | 38 |  |  |  |  | N | [8 empty] | 4.5 | 0 | 28.28 | [23 empty] | 0.56 | 0.56 | A | [9 empty] | 0 | 0 | 0 | 26 | 0 | 179 | 0 | 804 | 0 | 208 | 0 | 0 | 0 | 22 |  |  | 6
2021-10-10 | A67398 | 1 | 고탄소 | STB2 |  | Al 탈산 | B | 35 | 31 | 53300 | 86.35 | D | D | D |  | 1 | 1 |  | 1520 | 1533 | 6200 |  |  | 6200 | 61.4 | 12 | 100984 | 1573 |  | Y | 42 | 36 | [7 empty] | 차승주 | 2 |  | N | Y |  |  |  | 108.15 | 13-7 | 241.44 | 0 | A |  | 1563 | 3 | 0.2 | 1524 | 0.93 | 68 | 39 | 260 | 4:20 | 25 | 25 | 48 | 0 |  | 0 |  | 400 | AR | 2021-10-10 17:30 | 2021-10-10 17:47 | 18 | 2021-10-10 17:28 | 20 |  |  |  |  | Y |  |  |  | Y | [5 empty] | 120.06 | 70.18 | [20 empty] | 0.87 |  |  | 0 | 0 | A | [9 empty] | 0 | 0 | 212 | 0 | 0 | 125 | 0 | 701 | 0 | 399 | 0 | 0 | 64 | 30
2021-10-10 | B66801 | 2 | 저탄소 | SM20C |  | Al 탈산 | B | 16 | 45 | 53250 | 79.68 | D | D |  | D | 1 |  | 1 | 1555 | 1557 | 5900 |  |  | 5900 | 61.8 | 12 | 95467 | 1635 | 684 | Y | 37 | 34 | [7 empty] | 이기호 | 2 | [6 empty] | 105.25 | 12-10 | 0 | 48.95 | A |  | 1629 | 1 | 0.38 | 1576 | 1.3 | 62 | 28 | 282 | 4:42 | 15 | 16 | 0 | 45 |  | 136.76 | 0 | 0 | N2 | 2021-10-10 17:45 | 2021-10-10 18:15 | 30 | 2021-10-10 17:36 | 40 |  |  |  |  | N | [8 empty] | 4 | 0 | 27.58 | [23 empty] | 0.54 | 0.54 | A | [9 empty] | 0 | 0 | 0 | 26 | 0 | 234 | 0 | 702 | 0 | 200 | 0 | 0 | 0 | 8 |  |  | 6
2021-10-10 | A67399 | 1 | 고탄소 | STB2 |  | Al 탈산 | B | 5 | 5 | 54100 | 80.95 | D | D | D |  | 1 | 1 |  | 1520 | 1560 | 3600 |  |  | 3600 | 42.55 | 10 | 84610 | 1575 |  | Y | 40 | 21 | [7 empty] | 차승주 |  |  |  | Y |  |  |  | 97.3 | 13-1 | 224.8 | 0 | A |  | 1575 | 3 | 0.2 | 1519 | 1.33 | 63 | 31 | 286 | 4:46 | 25 | 25 | 49 | 0 |  | 0 |  | 400 | AR | 2021-10-10 18:24 | 2021-10-10 18:53 | 29 | 2021-10-10 18:22 | 31 |  |  |  |  | Y |  |  |  | Y | [5 empty] | 121.37 | 66.49 | [20 empty] | 0.86 |  |  | 0.01 | 0 | A | [9 empty] | 0 | 0 | 166 | 0 | 0 | 127 | 0 | 499 | 0 | 396 | 0 | 0 | 0 | 35
2021-10-10 | B66802 | 2 | 저탄소 | SM20C |  | Al 탈산 | B | 18 | 21 | 53450 | 83.17 | D | D |  | D | 1 |  | 1 | 1555 | 1558 | 5300 |  |  | 5300 | 51.79 | 14 | 102334 | 1644 |  | Y | 38 | 32 | [7 empty] | 김규완 | 2 |  |  |  |  | Y |  | 102.05 | 13-3 | 0 | 81.24 | A |  | 1634 | 1 | 0.36 | 1576 | 1.33 | 62 | 29 | 328 | 5:28 | 15 | 16 | 0 | 46 |  | 121.34 | 0 | 0 | N2 | 2021-10-10 18:46 | 2021-10-10 19:24 | 38 | 2021-10-10 18:37 | 48 |  |  |  |  | N | [8 empty] | 4 | 0 | 27.09 | [23 empty] | 0.29 | 0.29 | A | [9 empty] | 0 | 0 | 0 | 20 | 0 | 262 | 0 | 697 | 0 | 210 | 0 | 0 | 0 | 11 |  |  | 6
2021-10-10 | A67400 | 1 | 고탄소 | STB2 |  | Al 탈산 | B | 1 | 40 | 53200 | 90.07 | D | D | D |  | 1 | 1 |  | 1520 | 1584 | 3800 |  |  | 3800 | 44.91 | 10 | 84610 | 1560 |  | Y | 48 | 21 | [7 empty] | 차승주 | 2 |  | Y |  |  |  |  | 100.95 | 12-7 | 275.28 | 0 | A |  | 1560 | 3 | 0.21 | 1521 | 0.98 | 65 | 34 | 264 | 4:24 | 25 | 25 | 50 | 0 |  | 0 |  | 400 | AR | 2021-10-10 19:33 | 2021-10-10 19:55 | 23 | 2021-10-10 19:30 | 25 |  |  |  |  | Y |  |  |  | Y | [5 empty] | 121.3 | 55.01 | [20 empty] | 1.13 |  |  | 0.13 | 0 | A | [9 empty] | 0 | 0 | 186 | 0 | 0 | 127 | 0 | 496 | 0 | 398 | 0 | 0 | 0 | 12
2021-10-10 | B66803 | 2 | 저탄소 | SM20C |  | Al 탈산 | B | 29 | 1 | 53750 | 81.92 | D | D |  | D | 1 |  | 1 | 1555 | 1564 | 6100 |  |  | 6100 | 62.48 | 12 | 97630 | 1658 |  | Y | 40 | 36 | [7 empty] | 이기호 | 2 |  |  |  |  | Y |  | 102.05 | 13-7 | 0 | 115.52 | A |  | 1641 | 1 | 0.33 | 1581 | 1.64 | 67 | 21 | 304 | 5:04 | 15 | 16 | 0 | 47 | 140 | 99.24 | 0 | 0 | N2 | 2021-10-10 19:56 | 2021-10-10 20:29 | 33 | 2021-10-10 19:47 | 42 |  |  |  |  | N | [8 empty] | 4 | 0 | 21.34 | [23 empty] | 0.16 | 0.16 | A | [9 empty] | 0 | 0 | 224 | 25 | 0 | 229 | 0 | 705 | 0 | 203 | 0 | 0 | 0 | 34
2021-10-10 | A67401 | 1 | 고탄소 | STB2 |  | Al 탈산 | B | 38 | 8 | 53000 | 84.73 | D | D | D |  | 1 | 1 |  | 1520 | 1577 | 4000 |  |  | 4000 | 39.4 | 12 | 101532 | 1548 | 333 | Y | 45 | 24 | [7 empty] | 차승주 | 2 | [6 empty] | 107.15 | 14-1 | 322.23 | 0 | A |  | 1548 | 3 | 0.21 | 1520 | 0.74 | 64 | 33 | 269 | 4:29 | 25 | 25 | 51 | 0 |  | 0 |  | 400 | AR | 2021-10-10 20:36 | 2021-10-10 20:57 | 22 | 2021-10-10 20:34 | 24 |  |  |  |  | Y |  |  |  | Y | [5 empty] | 120.63 | 42.85 | [20 empty] | 0.83 |  |  | 0 | 0 | A | [9 empty] | 0 | 0 | 256 | 0 | 0 | 125 | 0 | 498 | 0 | 399 | 0 | 0 | 63 | 50
2021-10-10 | B66804 | 2 | 저탄소 | SM20C | TUNDISH교체전 | Al 탈산 | B | 37 | 80 | 51100 | 82.73 | D | D |  | D | 1 |  | 1 | 1555 | 1575 | 5600 |  |  | 5600 | 60.48 | 12 | 92597 | 1632 |  | Y | 37 | 34 | [7 empty] | 이기호 | 2 |  |  |  |  | Y |  | 95.4 | 11-4 | 0 | 48.56 | A |  | 1641 | 1 | 0.35 | 1587 | 1.43 | 73 | 33 | 367 | 6:07 | 15 | 16 | 0 | 48 |  | 127.94 | 0 | 0 | N2 | 2021-10-10 20:54 | 2021-10-10 21:29 | 34 | 2021-10-10 20:44 | 44 |  |  |  |  | N | [8 empty] | 4.5 | 0 | 28.71 | [20 empty] | 0.55 |  |  | 0.2 | 0.2 | A | [9 empty] | 0 | 0 | 0 | 22 | 0 | 221 | 0 | 698 | 0 | 200 | 0 | 0 | 0 | 33
2021-10-10 | A67402 | 1 | 고탄소 | STB2 |  | Al 탈산 | B | 35 | 32 | 52900 | 84.93 | D | D | D |  | 1 | 1 |  | 1520 | 1533 | 5200 |  |  | 5200 | 51.22 | 12 | 101532 | 1562 |  | Y | 46 | 40 | [7 empty] | 차승주 | 2 | [6 empty] | 100 | 12-8 | 243.15 | 0 | A |  | 1562 | 3 | 0.23 | 1527 | 0.95 | 71 | 39 | 271 | 4:31 | 25 | 25 | 52 | 0 |  | 0 |  | 400 | AR | 2021-10-10 21:38 | 2021-10-10 22:04 | 27 | 2021-10-10 21:35 | 29 |  |  |  |  | Y |  |  |  | Y | [5 empty] | 121.23 | 39.62 | [20 empty] | 0.95 |  |  | 0.02 | 0 | A | [9 empty] | 0 | 11 | 215 | 0 | 0 | 128 | 0 | 495 | 0 | 398 | 0 | 0 | 0 | 0
2021-10-10 | B66805 | 2 | 중탄소 | SM45CB | TUNDISH교체 | Si 탈산 | B | 6 | 8 | 53600 | 101.58 | D | D |  | A | 1 |  | 1 | 1540 | 1539 | 8000 |  |  | 8000 | 81.3 | 12 | 98400 | 1652 |  | Y | 49 | 46 | [7 empty] | 이기호 | 2 |  |  |  |  | Y |  | 98.2 | 13-1 | 0 | 168.64 | A |  | 1652 | 1 | 0.3 | 1586 | 1.49 | 93 | 43 | 275 | 4:35 | 14 | 20 | 0 | 49 |  | 51.78 | 0 | 0 | N2 | 2021-10-10 22:18 | 2021-10-10 22:56 | 38 | 2021-10-10 22:04 | 52 |  |  |  |  | N | [8 empty] | 4 | 0 | 15.65 | 대기래들 | [15 empty] | 0.8 |  |  | 2.12 |  |  |  | 0.07 | 0.07 | A | [9 empty] | 0 | 0 | 0 | 50 | 0 | 41 | 0 | 797 | 0 | 209 | 0 | 0 | 100 | 66 |  |  | 9 |  | 1
2021-10-10 | A67403 | 1 | 고탄소 | STB2 |  | Al 탈산 | B | 5 | 6 | 54000 | 87.03 | D | D | A |  | 1 | 1 |  | 1520 | 1544 | 4800 |  |  | 4800 | 47.28 | 12 | 101532 | 1575 |  | Y | 45 | 28 | [7 empty] | 차승주 | 2 | [6 empty] | 96.4 | 12-10 | 219.54 | 0 | A |  | 1575 | 3 | 0.2 | 1526 | 1.2 | 70 | 39 | 229 | 3:49 | 25 | 25 | 53 | 0 |  | 0 |  | 600 | AR | 2021-10-10 22:40 | 2021-10-10 23:07 | 27 | 2021-10-10 22:39 | 28 |  |  |  |  | Y |  |  |  | Y | [5 empty] | 174.46 | 69.73 | [20 empty] | 1.08 |  |  | 0.03 | 0 | A | [9 empty] | 0 | 26 | 211 | 0 | 0 | 127 | 0 | 497 | 0 | 399 | 0 | 0 | 0 | 63
2021-10-10 | B66806 | 2 | 중탄소 | SM45CB |  | Si 탈산 | B | 18 | 22 | 52450 | 84.82 | D | A |  | A | 1 |  | 1 | 1540 | 1550 | 5600 |  |  | 5600 | 60.09 | 12 | 93197 | 1631 |  | Y | 41 | 31 | [7 empty] | 이기호 | 2 |  |  |  |  | Y |  |  |  | 0 | 211.18 | A |  | 1624 | 1 | 0.34 | 1560 | 1.45 | 67 | 36 | 243 | 4:03 | 14 | 15 | 0 | 50 |  | 65.55 | 0 | 0 | N2 | 2021-10-10 23:08 | 2021-10-10 23:59 | 51 | 2021-10-10 22:55 | 64 |  |  |  |  | N | [8 empty] | 5 | 0 | 18.19 | [23 empty] | 0.11 | 0.11 | A | [9 empty] | 0 | 0 | 209 | 35 | 0 | 51 | 0 | 596 | 0 | 208 | 0 | 0 | 104 | 36 |  |  | 6
2021-10-10 | A67404 | 1 | 고탄소 | STB2 |  | Al 탈산 | B | 1 | 41 | 53500 | 89.88 | A | A | A |  | 1 | 1 |  | 1520 | 1580 | 4700 |  |  | 4700 | 55.55 | 10 | 84610 | 1572 |  | Y | 46 | 27 |  |  | A67401 |  |  |  |  | 조관훈 | 2 |  |  | Y |  |  |  | 106.15 | 13-2 | 236.59 | 0 | A |  | 1560 | 3 | 0.24 | 1522 | 0.9 | 66 | 37 | 172 | 2:52 | 25 | 25 | 54 | 0 |  | 0 |  | 600 | AR | 2021-10-10 23:42 | 2021-10-11 00:04 | 23 | 2021-10-10 23:40 | 24 |  |  |  |  | Y |  |  |  | Y | [5 empty] | 170.82 | 77.93 | [20 empty] | 0.76 |  |  | 25.4 | 0 | A | [9 empty] | 0 | 42 | 245 | 21 | 0 | 127 | 0 | 496 | 0 | 397 | 0 | 0 | 144 | 19
2021-10-10 | B66807 | 2 | 중탄소 | SM45CB |  | Si 탈산 | B | 29 | 2 | 54750 | 86.25 | A | A |  | A | 1 |  | 1 | 1540 | 1563 | 5700 |  |  | 5700 | 58.16 | 12 | 98002 | 1626 |  | Y | 44 | 35 | [7 empty] | 임현진 | 2 |  |  |  |  | Y |  |  |  | 0 | 315.04 | A |  | 1623 | 1 | 0.23 | 1561 | 1.61 | 68 | 25 | 267 | 4:27 | 14 | 19 | 0 | 51 |  | 107.11 | 0 | 0 | N2 | 2021-10-11 00:10 | 2021-10-11 00:59 | 50 | 2021-10-11 | 59 |  |  |  |  | N | [8 empty] | 5 | 0 | 31.62 | [23 empty] | 0.21 | 0.21 | A | [9 empty] | 0 | 0 | 452 | 34 | 0 | 51 | 0 | 503 | 0 | 103 | 0 | 0 | 77 | 51 |  |  | 6
2021-10-10 | A67405 | 1 | 고탄소 | STB2 | TUNDISH교체전 | Al 탈산 | B | 38 | 9 | 55000 | 88.3 | A | A | A |  | 1 | 1 |  | 1520 | 1548 | 5900 |  |  | 5900 | 63.45 | 12 | 92991 | 1571 |  | Y | 49 | 34 |  |  | A67402 |  |  |  |  | 조관훈 | 2 |  | Y |  |  |  |  | 105 | 13-9 | 254.33 | 0 | A |  | 1571 | 3 | 0.22 | 1517 | 1.38 | 61 | 34 | 345 | 5:45 | 25 | 25 | 55 | 0 |  | 0 |  | 700 | AR | 2021-10-11 01:01 | 2021-10-11 01:13 | 12 | 2021-10-11 01:01 | 12 |  |  |  |  | Y |  |  |  | Y | [5 empty] | 0.22 | 0 | [20 empty] | 1.16 |  |  | 28.46 | 0 | A | [9 empty] | 0 | 27 | 261 | 0 | 0 | 127 | 0 | 646 | 0 | 495 | 0 | 0 | 163 | 112
2021-10-10 | B66808 | 2 | 중탄소 | SM45CB |  | Si 탈산 | B | 37 | 81 | 50600 | 86.02 | A | A |  | A | 1 |  | 1 | 1540 | 1551 | 5900 |  |  | 5900 | 61.45 | 12 | 96012 | 1631 |  | Y | 41 | 34 | [7 empty] | 임현진 | 2 |  |  |  |  | Y |  | 99.3 | 11-8 | 0 | 219.74 | A |  | 1626 | 1 | 0.27 | 1568 | 1.6 | 75 | 36 | 282 | 4:42 | 14 | 15 | 0 | 52 |  | 72.76 | 0 | 0 | N2 | 2021-10-11 01:21 | 2021-10-11 01:58 | 37 | 2021-10-11 01:10 | 48 |  |  |  |  | N | [8 empty] | 4 | 0 | 20.35 | [23 empty] | 0.35 | 0.35 | A | [9 empty] | 0 | 0 | 476 | 20 | 0 | 50 | 0 | 599 | 0 | 108 | 0 | 0 | 110 | 31 |  |  | 6
2021-10-10 | A67406 | 1 | 고탄소 | STB3D | TUNDISH교체 | Al 탈산 | B | 35 | 33 | 53400 | 83.28 | A | A | A |  | 1 | 1 |  | 1520 | 1547 | 0 |  |  | 0 | 0 | 12 | 101532 | 1574 |  | Y | 50 | 40 |  |  | A67403 |  |  |  |  | 조관훈 | 2 |  | Y |  |  |  |  | 107.1 | 13-5 | 286.98 | 0 | A |  | 1574 | 3 | 0.2 | 1545 | 0.76 | 94 | 38 | 258 | 4:18 | 25 | 25 | 56 | 0 |  | 0 |  | 400 | AR | 2021-10-11 01:58 | 2021-10-11 02:41 | 43 | 2021-10-11 01:56 | 44 |  |  |  |  | Y |  |  |  | Y | [5 empty] | 91.26 | 44.41 | [19 empty] | 1.18 |  |  |  | 29.87 | 0 | A | [9 empty] | 0 | 21 | 872 | 282 | 0 | 0 | 0 | 793 | 0 | 597 | 0 | 0 | 165 | 14 |  |  |  |  | 1
2021-10-10 | B66809 | 2 | 중탄소 | SM45CB |  | Si 탈산 | B | 6 | 9 | 53600 | 79.78 | A | A |  | A | 1 |  | 1 | 1540 | 1554 | 5400 |  |  | 5400 | 36.87 | 18 | 146470 | 1623 |  | Y | 42 | 32 | [7 empty] | 임현진 | 2 |  |  |  |  | Y |  | 94.6 | 12-7 | 0 | 248.51 | A |  | 1615 | 1 | 0.27 | 1565 | 1.48 | 72 | 32 | 276 | 4:36 | 14 | 14 | 0 | 53 |  | 75.28 | 0 | 0 | N2 | 2021-10-11 02:08 | 2021-10-11 02:59 | 51 | 2021-10-11 01:59 | 59 |  |  |  |  | N | [8 empty] | 5 | 0 | 16.34 | [23 empty] | 0.02 | 0.02 | A | [9 empty] | 0 | 0 | 489 | 35 | 0 | 53 | 0 | 603 | 0 | 100 | 0 | 0 | 103 | 55 |  |  | 9
2021-10-10 | A67407 | 1 | 고탄소 | STB3D |  | Al 탈산 | B | 5 | 7 | 54000 | 85.3 | A | A | A |  | 1 | 1 |  | 1520 | 1561 | 6100 |  |  | 6100 | 72.1 | 10 | 84610 | 1559 |  | Y | 46 | 36 |  |  | A67404 |  |  |  |  | 조관훈 | 2 |  |  | Y |  |  |  | 102.8 | 13-7 | 210.86 | 0 | A |  | 1559 | 3 | 0.2 | 1524 | 0.95 | 73 | 28 | 251 | 4:11 | 25 | 25 | 57 | 0 |  | 0 |  | 400 | AR | 2021-10-11 02:56 | 2021-10-11 03:47 | 52 | 2021-10-11 02:54 | 54 |  |  |  |  | Y |  |  |  | Y | [5 empty] | 119.24 | 39.34 | [20 empty] | 1.66 |  |  | 0.03 | 0 | A | [9 empty] | 0 | 0 | 1150 | 20 | 0 | 0 | 0 | 1040 | 0 | 744 | 0 | 0 | 253 | 54
2021-10-10 | B66810 | 2 | 중탄소 | SM45CR2 |  | Si 탈산 | B | 18 | 23 | 52450 | 86.37 | A | A |  | A | 1 |  | 1 | 1540 | 1574 | 4600 |  |  | 4600 | 107.94 | 6 | 42618 | 1625 |  | Y | 40 | 28 | [7 empty] | 임현진 | 2 |  |  |  |  | Y |  | 89.45 | 11-8 | 0 | 175.65 | A |  | 1616 | 1 | 0.27 | 1554 | 1.72 | 60 | 23 | 269 | 4:29 | 15 | 16 | 0 | 54 |  | 58.17 | 0 | 0 | N2 | 2021-10-11 03:28 | 2021-10-11 04:02 | 34 | 2021-10-11 03:10 | 52 |  |  |  |  | Y | [8 empty] | 5.5 | 0 | 13.25 | [23 empty] | 0.55 | 0.55 | A | [9 empty] | 51 | 0 | 595 | 34 | 0 | 0 | 0 | 558 | 0 | 99 | 0 | 0 | 100 | 25 |  |  | 6
2021-10-10 | A67408 | 1 | 고탄소 | STB3D |  | Al 탈산 | B | 1 | 42 | 53000 | 91.1 | A | A | A |  | 1 | 1 |  | 1520 | 1581 | 6000 |  |  | 6000 | 59.09 | 12 | 101532 | 1572 |  | Y | 49 | 33 |  |  | A67405 |  |  |  |  | 조관훈 | 2 |  |  | Y |  |  |  | 110.95 | 13-7 | 292.54 | 0 | A |  | 1562 | 3 | 0.21 | 1528 | 0.81 | 77 | 32 | 247 | 4:07 | 25 | 25 | 58 | 0 |  | 0 |  | 500 | AR | 2021-10-11 04:01 | 2021-10-11 04:52 | 51 | 2021-10-11 04:01 | 51 |  |  |  |  | Y |  |  |  | Y | [5 empty] | 145.91 | 62.61 | [20 empty] | 1.67 |  |  | 1.63 | 0 | A | [9 empty] | 0 | 28 | 983 | 313 | 0 | 0 | 0 | 693 | 0 | 600 | 0 | 0 | 162 | 108
2021-10-10 | B66811 | 2 | 중탄소 | SM45CR2 |  | Si 탈산 | B | 29 | 3 | 54600 | 99.58 | A | A |  | A | 1 |  | 1 | 1540 | 1518 | 7100 |  |  | 7100 | 68.66 | 14 | 103406 | 1628 |  | Y | 44 | 37 | [7 empty] | 임현진 | 2 |  |  |  |  | Y |  | 101.1 | 13-6 | 0.12 | 293.59 | A |  | 1627 | 1 | 0.28 | 1567 | 1.5 | 73 | 29 | 285 | 4:45 | 15 | 19 | 0 | 55 |  | 78.7 | 0 | 0 | N2 | 2021-10-11 04:37 | 2021-10-11 05:02 | 25 | 2021-10-11 04:16 | 46 |  |  |  |  | Y | [8 empty] | 5 | 0 | 21.48 | [23 empty] | 0.11 | 0.11 | A | [9 empty] | 63 | 0 | 621 | 71 | 0 | 0 | 0 | 694 | 0 | 100 | 0 | 0 | 103 | 66 |  |  | 6
2021-10-10 | A67409 | 1 | 중탄소 | SM45CR2 |  | Si 탈산 | B | 38 | 10 | 54300 | 125.8 | A | A |  | A | 1 |  | 1 | 1530 | 1687 | 3800 |  |  | 3800 | 39.56 | 13 | 96049 | 1602 |  | Y | 72 | 23 |  |  | A67406 |  |  |  |  | 조관훈 | 2 |  | Y |  |  |  |  | 98.55 | 13-1 | 7.41 | 233.94 | A |  | 1607 | 1 | 0.27 | 1554 | 0 | 60 | 28 | 327 | 5:27 | 15 | 16 | 0 | 56 |  | 84.31 | 0 | 0 | N2 | 2021-10-11 06:01 | 2021-10-11 06:08 | 7 | 2021-10-11 05:41 | 28 |  |  |  |  | Y | [9 empty] | 0 | 21.71 | RH 워싱 강종변경 | [22 empty] | 0.31 | 0.31 | A | [9 empty] | 74 | 0 | 840 | 55 | 0 | 0 | 0 | 1230 | 0 | 590 | 0 | 0 | 135 | 72 |  |  | 6
2021-10-10 | B66812 | 2 | 고탄소 | STB3D |  | Al 탈산 | B | 37 | 82 | 50500 | 102.78 | A | A | A |  | 1 | 1 |  | 1530 | 1549 | 7600 |  |  | 7600 | 74.85 | 12 | 101532 | 1577 |  | Y | 51 | 44 |  |  | A67406 | 07 |  |  |  | 임현진 | 2 |  |  | Y |  | Y |  | 108.65 | 12-6 | 229.59 | 0 | A |  | 1577 | 3 | 0.22 | 1528 | 0.96 | 77 | 33 | 123 | 2:03 | 25 | 25 | 59 | 0 |  | 0 |  | 650 | AR | 2021-10-11 05:38 | 2021-10-11 06:02 | 24 | 2021-10-11 05:36 | 26 |  |  |  |  | Y |  |  |  | Y | [5 empty] | 175.38 | 135.65 | [20 empty] | 1.17 |  |  | 5.83 | 0 | B | [9 empty] | 0 | 2052 | 0 | 1090 | 0 | 0 | 0 | 1097 | 0 | 110 | 0 | 0 | 258 | 101
2021-10-10 | B66813 | 2 | 중탄소 | SM45CR2 |  | Si 탈산 | B | 6 | 10 | 53800 | 126.25 | A | A |  | C | 1 |  | 1 | 1540 | 1527 | 7100 |  |  | 7100 | 73.43 | 13 | 96697 | 1619 |  | Y | 50 | 40 |  |  | B66810 | 05 |  |  |  | 임현진 | 2 |  |  | Y |  | Y |  |  |  | 0 | 236.91 | A |  | 1619 | 1 | 0.32 | 1560 | 1.41 | 66 | 26 | 284 | 4:44 | 15 | 16 | 0 | 57 |  | 49.35 | 0 | 0 | N2 | 2021-10-11 07:05 | 2021-10-11 07:18 | 13 | 2021-10-11 06:25 | 53 |  |  |  |  | Y | [8 empty] | 4 | 0 | 14.99 | [23 empty] | 1.05 | 1.05 | A | [9 empty] | 67 | 0 | 641 | 20 | 0 | 0 | 0 | 1106 | 0 | 313 | 0 | 0 | 256 | 55 |  |  | 6
2021-10-10 | A67410 | 1 | 고탄소 | STB3D |  | Al 탈산 | B | 35 | 34 | 53100 | 85.25 | A | C | C |  | 1 | 1 |  | 1520 | 1580 | 5500 |  |  | 5500 | 54.17 | 12 | 101532 | 1551 |  | Y | 48 | 33 |  |  | A67407 |  |  |  |  | 조관훈 | 2 |  |  | Y |  |  |  | 104.35 | 13-2 | 263.14 | 0 | A |  | 1548 | 3 | 0.2 | 1514 | 0.92 | 63 | 35 | 238 | 3:58 | 25 | 25 | 60 | 0 |  | 0 |  | 450 | AR | 2021-10-11 06:42 | 2021-10-11 07:11 | 28 | 2021-10-11 06:42 | 29 |  |  |  |  | Y |  |  |  | Y | [5 empty] | 126.65 | 39.24 | [20 empty] | 1.12 |  |  | 10.69 | 0 | A | [9 empty] | 0 | 9 | 1122 | 73 | 0 | 0 | 0 | 646 | 0 | 548 | 0 | 0 | 119 | 11
2021-10-11 | B66814 | 2 | 중탄소 | SM45CR2 | 연주종료 | Si 탈산 | B | 32 | 1 | 55000 | 107.73 | C | C |  | C | 1 |  | 1 | 1540 | 1528 | 8000 |  |  | 8000 | 137.2 | 8 | 58309 | 1636 |  | Y | 50 | 41 |  |  | B66811 | 05 |  |  |  | 고승만 | 2 |  |  | Y |  | Y |  | 98.4 | 13-3 | 0 | 215.14 | A |  | 1628 | 1 | 0.38 | 1555 | 1.71 | 61 | 18 | 313 | 5:13 | 15 | 15 | 0 | 58 |  | 50.61 | 0 | 0 | N2 | 2021-10-11 08:06 | 2021-10-11 08:23 | 16 | 2021-10-11 07:43 | 39 |  |  |  |  | Y | [8 empty] | 3.8 | 1.6 | 12.3 | 대보수 래들 | [19 empty] | 1.16 |  |  | 0.96 | 0.96 | A | [9 empty] | 47 | 0 | 0 | 30 | 0 | 0 | 0 | 697 | 0 | 106 | 0 | 0 | 89 | 65 |  |  | 6
2021-10-11 | A67411 | 1 | 고탄소 | STB3D |  | Al 탈산 | B | 5 | 8 | 53800 | 82.87 | C | C | C |  | 1 | 1 |  | 1520 | 1566 | 4600 |  |  | 4600 | 45.31 | 12 | 101532 | 1556 |  | Y | 46 | 32 | [7 empty] | 양성호 | 2 | [6 empty] | 98.7 | 13-2 | 221.65 | 0 | A |  | 1543 | 3 | 0.19 | 1502 | 1.14 | 51 | 29 | 240 | 4:00 | 25 | 25 | 61 | 0 |  | 0 |  | 350 | AR | 2021-10-11 07:53 | 2021-10-11 08:16 | 23 | 2021-10-11 07:52 | 24 |  |  |  |  | Y |  |  |  | Y | [5 empty] | 103.07 | 38.8 | [20 empty] | 1.28 |  |  | 15.6 | 0 | A | [9 empty] | 0 | 30 | 1109 | 46 | 0 | 0 | 0 | 696 | 0 | 549 | 0 | 0 | 97 | 135
2021-10-11 | B66815 | 2 | 저탄소 | 18CRNIMO7HI |  | Al 탈산 | I | 29 | 4 | 54350 | 146.78 | C | C |  | C | 1 |  | 1 | 1560 | 1571 | 10800 |  |  | 10800 | 108.87 | 16 | 99200 | 1689 |  | INGOT | 59 | 56 | [7 empty] | 고승만 | 0 |  |  |  |  | Y |  | 107.55 | 14-3 | 0 | 373.4 | A |  | 1683 | 1 | 0.38 | 1587 | 1.48 | 81 |  | 358 | 5:58 | 25 | 27 | 0 | 59 | 200 | 146.43 | 0 | 0 | N2 | 2021-10-11 09:50 |  | 23 | 2021-10-11 09:14 | [15 empty] | 0 | 48.57 | [18 empty] | 1.2 |  |  |  |  | 1.05 | 1.05 | A | [9 empty] | 981 | 1651 | 0 | 21 | 0 | 358 | 0 | 1250 | 0 | 413 | 0 | 0 | 78 | 35
2021-10-11 | A67412 | 1 | 고탄소 | STB3D |  | Al 탈산 | B | 1 | 43 | 52400 | 85.9 | C | C | C |  | 1 | 1 |  | 1520 | 1551 | 5100 |  |  | 5100 | 50.23 | 12 | 101532 | 1560 |  | Y | 43 | 32 | [7 empty] | 양성호 | 2 | [6 empty] | 105.15 | 13-1 | 261.64 | 0 | A |  | 1554 | 3 | 0.18 | 1515 | 0.91 | 64 | 31 | 248 | 4:08 | 25 | 25 | 62 | 0 |  | 0 |  | 500 | AR | 2021-10-11 08:58 | 2021-10-11 09:30 | 32 | 2021-10-11 08:58 | 32 |  |  |  |  | Y |  |  |  | Y | [5 empty] | 144.32 | 77.65 | [20 empty] | 1.15 |  |  | 24.31 | 0 | A | [9 empty] | 0 | 57 | 1157 | 55 | 0 | 0 | 0 | 695 | 0 | 550 | 0 | 0 | 95 | 20
2021-10-11 | B66816 | 2 | 고탄소 | KWH1I |  | Al 탈산 | I | 37 | 83 | 50650 | 132.58 | C | C |  |  | 1 |  | 1 | 1560 | 1578 | 7500 |  |  | 7500 | 80.47 | 4 | 93200 | 1631 |  | INGOT | 56 | 40 |  |  | B66813 | 07 |  |  |  | 고승만 |  |  |  | Y |  |  |  | 103.75 | 12-1 | 0 | 213.86 | A |  |  | 1 | 0.43 | 1563 |  | 82 |  | 335 | 5:35 | 20 | 24 |  |  |  | 0 | 0 |  | N2 | 2021-10-11 11:03 |  | 25 | 2021-10-11 10:42 | [15 empty] | 0 | 0.58 | [18 empty] | 1.2 |  |  |  |  | 0.67 | 0.67 | A | [9 empty] | 0 | 0 | 0 | 43 | 0 | 278 | 0 | 696 | 0 | 308 | 0 | 0 | 51 | 90
2021-10-11 | A67413 | 1 | 고탄소 | STB3D |  | Al 탈산 | B | 38 | 11 | 55200 | 83.78 | C | C | C |  | 1 | 1 |  | 1520 | 1528 | 5800 |  |  | 5800 | 42.84 | 16 | 135376 | 1550 |  | Y | 42 | 39 | [7 empty] | 양성호 | 2 | [6 empty] | 101.45 | 13-4 | 289.7 | 0 | A |  | 1543 | 3 | 0.19 | 1504 | 0.95 | 53 | 25 | 248 | 4:08 | 25 | 25 | 63 | 0 |  | 0 |  | 350 | AR | 2021-10-11 10:25 | 2021-10-11 10:43 | 18 | 2021-10-11 10:24 | 19 |  |  |  |  | Y |  |  |  | Y | [5 empty] | 108.84 | 65.66 | [20 empty] | 1.29 |  |  | 27.16 | 0 | A | [9 empty] | 0 | 30 | 1121 | 25 | 0 | 0 | 0 | 695 | 0 | 550 | 0 | 0 | 96 | 45
2021-10-11 | A67414 | 1 | 고탄소 | P-STB3D |  | Si 탈산 | B | 35 | 35 | 53000 | 80.17 | C | C | C |  | 1 | 1 |  | 1520 | 1572 | 5400 |  |  | 5400 | 106.37 | 6 | 50766 | 1560 |  | Y | 44 | 32 | [7 empty] | 양성호 | 3 | [6 empty] | 108.45 | 13-6 | 245.45 | 0 | A |  | 1560 | 3 | 0.19 | 1519 | 1.14 | 69 | 35 | 243 | 4:03 | 30 | 25 | 64 | 0 |  | 0 |  | 500 | AR | 2021-10-11 11:23 | 2021-10-11 11:46 | 23 | 2021-10-11 11:23 | 23 |  |  |  |  | Y |  |  |  | Y | [5 empty] | 103.86 | 34.75 | [23 empty] | 29.14 | 0 | A | [9 empty] | 0 | 51 | 1358 | 65 | 0 | 0 | 0 | 793 | 0 | 602 | 0 | 0 | 99 | 21 |  |  |  | 0
2021-10-11 | B66817 | 2 | 중탄소 | SCM440I |  | Al 탈산 | I | 6 | 11 | 53950 | 128.48 | C | C |  | C | 1 |  | 1 | 1560 | 1588 | 7000 |  |  | 7000 | 87.5 | 20 | 80000 | 1664 | 336 | INGOT | 55 | 36 |  |  | B66815 | 02 |  |  |  | 고승만 |  |  |  | Y |  |  |  | 90.05 | 12-1 | 259.66 | 0 | A |  | 1653 | 1 | 0.31 | 1568 | 1.43 | 73 |  | 299 | 4:59 | 20 | 22 | 0 | 61 | 60 | 60.78 | 0 | 0 | AR | 2021-10-11 12:19 |  | 18 | 2021-10-11 11:58 | [15 empty] | 19.65 | 0 | [18 empty] | 1.1 |  |  |  |  | 0.16 | 0.16 | A | [9 empty] | 991 | 0 | 0 | 103 | 0 | 160 | 0 | 1200 | 0 | 412 | 0 | 0 | 137 | 51
2021-10-11 | A67415 | 1 | 고탄소 | P-STB3D |  | Si 탈산 | B | 5 | 9 | 53500 | 85.47 | C | C | C |  | 1 | 1 |  | 1520 | 1532 | 6200 |  |  | 6200 | 73.28 | 10 | 84610 | 1521 |  | Y | 43 | 37 | [7 empty] | 양성호 | 2 | [5 empty] | 0 | 103 | 13-7 | 253.25 | 0 | A |  | 1521 | 3 | 0.19 | 1506 | 0.36 | 56 | 29 | 227 | 3:47 | 30 | 25 | 84 | 0 |  | 0 |  | 0 | AR | 2021-10-11 12:34 | 2021-10-11 12:54 | 20 | 2021-10-11 12:33 | 21 |  |  |  |  | Y |  |  |  | Y | [5 empty] | 0 | 0 | [23 empty] | 36.15 | 0 | A |  |  | 20.938 | 15.02 | 56.776 | 0.198 | 2.711 | 3.78 | 1850.09 | 0 | 18 | 1267 | 67 | 0 | 0 | 0 | 849 | 0 | 551 | 0 | 0 | 98 | 118
2021-10-11 | B66818 | 2 | 중탄소 | SBC70L | 연주시작 | Al 탈산 | B | 32 | 2 | 55100 | 115.27 | C | C |  | C | 1 |  | 1 | 1540 | 1536 | 9300 |  |  | 9300 | 98.31 | 12 | 94596 | 1660 |  | Y | 58 | 45 |  |  | B66816 | 06 |  |  |  | 고승만 | 2 | [6 empty] | 106.6 | 14-2 | 346.98 | 0 | A |  | 1664 | 1 | 0.3 | 1576 | 1.9 | 78 | 35 | 303 | 5:03 | 20 | 22 | 0 | 62 |  | 30.68 | 0 | 0 | AR | 2021-10-11 13:23 | 2021-10-11 13:37 | 13 | 2021-10-11 13:05 | 31 |  |  |  |  | N | [8 empty] | 3 | 12.02 | 0 | [16 empty] | 0.8 |  |  | 1.69 |  |  |  | 0.11 | 0.11 | A | [9 empty] | 0 | 0 | 511 | 200 | 0 | 422 | 0 | 801 | 0 | 208 | 0 | 0 | 138 | 75 |  |  | 9 |  | 1
2021-10-11 | A67416 | 1 | 고탄소 | P-STB3D |  | Si 탈산 | B | 1 | 44 | 52600 | 79.58 | C | C | C |  | 1 | 1 |  | 1520 | 1569 | 4900 |  |  | 4900 | 48.26 | 12 | 101532 | 1560 |  | Y | 41 | 28 | [7 empty] | 양성호 | 2 | [6 empty] | 105.5 | 13-1 | 218.06 | 0 | A |  | 1548 | 3 | 0.2 | 1516 | 0.84 | 66 | 32 | 255 | 4:15 | 30 | 25 | 66 | 0 |  | 0 |  | 600 | AR | 2021-10-11 13:30 | 2021-10-11 13:58 | 27 | 2021-10-11 13:30 | 28 |  |  |  |  | Y |  |  |  | Y | [5 empty] | 166.91 | 47.79 | [23 empty] | 38.65 | 0 | A |  |  | 20.632 | 16.337 | 55.271 | 0.099 | 2.678 | 3.383 | 1804.61 | 0 | 0 | 1309 | 50 | 0 | 0 | 0 | 695 | 0 | 553 | 0 | 0 | 95 | 15
2021-10-11 | B66819 | 2 | 중탄소 | SBC70L |  | Al 탈산 | B | 29 | 5 | 54400 | 101.62 | C | C |  | D | 1 |  | 1 | 1540 | 1591 | 6500 |  |  | 6500 | 68.71 | 12 | 94596 | 1644 |  | Y | 48 | 36 |  |  | B66817 | 04 |  |  |  | 고승만 | 2 |  |  | Y |  | Y |  | 102.8 | 13-7 | 232.02 | 0 | A |  | 1637 | 1 | 0.31 | 1569 | 1.46 | 71 | 33 | 254 | 4:14 | 20 | 21 | 0 | 63 |  | 51.96 | 0 | 0 | AR | 2021-10-11 14:19 | 2021-10-11 14:42 | 23 | 2021-10-11 14:05 | 37 | [14 empty] | 17.02 | 0 | [20 empty] | 1.11 |  |  | 0.15 | 0.15 | A | [9 empty] | 0 | 15 | 812 | 41 | 0 | 357 | 0 | 653 | 0 | 406 | 0 | 0 | 82 | 108 |  |  | 9
2021-10-11 | A67417 | 1 | 고탄소 | P-STB3D |  | Si 탈산 | B | 38 | 12 | 54100 | 84.35 | C | D | D |  | 1 | 1 |  | 1520 | 1545 | 6000 |  |  | 6000 | 59.09 | 12 | 101532 | 1566 |  | Y | 46 | 36 | [7 empty] | 양성호 | 2 | [6 empty] | 105.15 | 13-8 | 232.24 | 0 | A |  | 1566 | 3 | 0.2 | 1514 | 1.41 | 64 | 32 | 334 | 5:34 | 30 | 25 | 67 | 0 |  | 0 |  | 500 | AR | 2021-10-11 14:39 | 2021-10-11 15:04 | 24 | 2021-10-11 14:38 | 26 |  |  |  |  | Y |  |  |  | Y | [5 empty] | 169.95 | 18.79 | [23 empty] | 40.21 | 0 | A |  |  | 21.765 | 15.097 | 54.711 | 0.159 | 2.513 | 3.623 | 1864.49 | 0 | 26 | 1312 | 44 | 0 | 0 | 0 | 789 | 0 | 552 | 0 | 0 | 97 | 80
2021-10-11 | B66820 | 2 | 중탄소 | SBC70L |  | Al 탈산 | B | 37 | 84 | 50600 | 91.03 | C | D |  | D | 1 |  | 1 | 1540 | 1568 | 6200 |  |  | 6200 | 65.54 | 12 | 94596 | 1643 |  | Y | 39 | 35 | [7 empty] | 고승만 | 2 |  |  |  |  | Y |  | 95.2 | 11-3 | 92.25 | 0 | A |  | 1631 | 1 | 0.43 | 1562 | 1.44 | 64 | 29 | 263 | 4:23 | 20 | 21 | 0 | 64 | 65 | 74.14 | 0 | 0 | AR | 2021-10-11 15:10 | 2021-10-11 15:45 | 36 | 2021-10-11 15:01 | 45 |  |  |  |  | N | [8 empty] | 5 | 20.24 | 0 | [20 empty] | 0.48 |  |  | 0.09 | 0.09 | A | [9 empty] | 0 | 0 | 273 | 75 | 0 | 263 | 0 | 749 | 0 | 206 | 0 | 0 | 0 | 26 |  |  | 6
2021-10-11 | A67418 | 1 | 고탄소 | P-STB3D |  | Si 탈산 | B | 35 | 36 | 51100 | 84.97 | D | D | D |  | 1 | 1 |  | 1520 | 1557 | 5100 |  |  | 5100 | 50.23 | 12 | 101532 | 1559 |  | Y | 47 | 36 | [7 empty] | 차승주 | 2 |  | N | Y |  |  |  | 106.95 | 13-4 | 238.31 | 0 | A |  | 1559 | 3 | 0.2 | 1514 | 1.22 | 64 | 36 | 247 | 4:07 | 30 | 25 | 68 | 0 |  | 0 |  | 500 | AR | 2021-10-11 15:46 | 2021-10-11 16:10 | 24 | 2021-10-11 15:44 | 25 |  |  |  |  | Y |  |  |  | Y | [5 empty] | 149.85 | 41.53 | [23 empty] | 41.72 | 0 | A |  |  | 21.555 | 14.95 | 54.875 | 0.127 | 2.545 | 3.67 | 1864.49 | 0 | 59 | 1372 | 51 | 0 | 0 | 0 | 597 | 0 | 493 | 0 | 0 | 64 | 40
2021-10-11 | B66821 | 2 | 중탄소 | SBC70L |  | Al 탈산 | B | 6 | 12 | 53900 | 89.08 | D | D |  | D | 1 |  | 1 | 1540 | 1521 | 7400 |  |  | 7400 | 78.23 | 12 | 94596 | 1638 |  | Y | 42 | 38 | [7 empty] | 김규완 | 3 | [8 empty] | 74.32 | 0 | A |  | 1632 | 1 | 0.34 | 1565 | 1.71 | 67 | 27 | 266 | 4:26 | 20 | 21 | 0 | 65 |  | 50.66 | 0 | 0 | AR | 2021-10-11 16:10 | 2021-10-11 16:48 | 38 | 2021-10-11 16:01 | 47 |  |  |  |  | N | [8 empty] | 4 | 15.19 | 0 | [20 empty] | 0.59 |  |  | 0.06 | 0.06 | A | [9 empty] | 0 | 0 | 365 | 70 | 0 | 348 | 0 | 845 | 0 | 208 | 0 | 0 | 0 | 45
2021-10-11 | A67419 | 1 | 고탄소 | P-STB3D | TUNDISH교체전 | Si 탈산 | B | 5 | 10 | 54100 | 85.65 | D | D | D |  | 1 | 1 |  | 1520 | 1588 | 4200 |  |  | 4200 | 44.8 | 12 | 93749 | 1563 |  | Y | 46 | 24 | [7 empty] | 차승주 | 2 |  | Y |  |  |  |  | 97 | 12-10 | 129.36 | 0 | A |  | 1563 | 3 | 0.2 | 1518 | 1.22 | 68 | 36 | 239 | 3:59 | 30 | 25 | 69 | 0 |  | 0 |  | 500 | AR | 2021-10-11 16:48 | 2021-10-11 17:16 | 28 | 2021-10-11 16:46 | 30 |  |  |  |  | Y |  |  |  | Y | [5 empty] | 148.01 | 45.41 | [23 empty] | 0.03 | 0 | B |  |  | 11.453 | 22.746 | 57.163 | 0.142 | 4.991 | 2.513 | 1783.45 | 0 | 0 | 1158 | 40 | 0 | 0 | 0 | 598 | 0 | 297 | 0 | 0 | 0 | 50
2021-10-11 | B66822 | 2 | 중탄소 | SBC70L |  | Al 탈산 | B | 32 | 3 | 0 | 84.58 | D | D |  | D | 1 |  | 1 | 1540 | 1531 | 7000 |  |  | 7000 | 74 | 12 | 94596 | 1640 |  | Y | 40 | 36 | [7 empty] | 김규완 | 2 | [6 empty] | 150.6 |  | 56.37 | 0 | A |  | 1634 | 1 | 0.38 | 1574 | 1.58 | 76 | 26 | 260 | 4:20 | 20 | 21 | 0 | 66 |  | 64.87 | 0 | 0 | AR | 2021-10-11 17:06 | 2021-10-11 17:50 | 43 | 2021-10-11 16:59 | 50 |  |  |  |  | N | [8 empty] | 3.5 | 19.17 | 0 | [20 empty] | 0.46 |  |  | 0 | 0 | A | [9 empty] | 0 | 0 | 229 | 75 | 0 | 278 | 0 | 801 | 0 | 204 | 0 | 0 | 0 | 34
2021-10-11 | A67420 | 1 | 저탄소 | SCR420HB | TUNDISH교체 | Al 탈산 | B | 1 | 45 | 52600 | 84.17 | D | D | D |  | 1 | 1 |  | 1540 | 1612 | 6900 |  |  | 6900 | 67.96 | 12 | 101532 | 1651 | 333 | Y | 51 | 34 | [7 empty] | 차승주 | 2 |  |  | Y |  |  |  | 111.2 | 13-7 | 0 | 200.18 | A |  | 1646 | 3 | 0.2 | 1607 | 1.26 | 99 | 38 | 258 | 4:18 | 18 | 22 | 70 | 0 |  | 0 |  | 888 | N2 | 2021-10-11 17:46 | 2021-10-11 18:41 | 54 | 2021-10-11 17:44 | 57 |  |  |  |  | Y |  |  |  | Y | [5 empty] | 0 | 188.57 | [19 empty] | 2.26 |  |  |  | 0.04 | 0 | A | [9 empty] | 601 | 969 | 0 | 11 | 0 | 170 | 0 | 750 | 0 | 301 | 0 | 0 | 0 | 0 |  |  | 9 |  | 1
2021-10-11 | B66823 | 2 | 중탄소 | SBC70L |  | Al 탈산 | B | 29 | 6 | 55200 | 89.22 | D | D |  | D | 1 |  | 1 | 1540 | 1565 | 6100 |  |  | 6100 | 64.48 | 12 | 94596 | 1635 |  | Y | 40 | 36 | [7 empty] | 김규완 | 2 | [6 empty] | 99.1 | 13-3 | 64.65 | 0 | A |  | 1626 | 1 | 0.3 | 1572 | 1.26 | 74 | 33 | 248 | 4:08 | 20 | 21 | 0 | 67 |  | 41.4 | 0 | 0 | AR | 2021-10-11 18:06 | 2021-10-11 18:51 | 45 | 2021-10-11 18:00 | 51 |  |  |  |  | N | [8 empty] | 3.5 | 13.09 | 0 | [20 empty] | 0.8 |  |  | 0 | 0 | A | [9 empty] | 0 | 0 | 324 | 78 | 0 | 337 | 0 | 698 | 0 | 209 | 0 | 0 | 0 | 27
2021-10-11 | A67421 | 1 | 저탄소 | SCR420HB |  | Al 탈산 | B | 38 | 13 | 54800 | 75.02 | D | D | D |  | 1 | 1 |  | 1540 | 1551 | 6400 |  |  | 6400 | 63.03 | 12 | 101532 | 1633 |  | Y | 45 | 33 | [7 empty] | 차승주 | 2 | [8 empty] | 0 | 164.7 | A |  | 1633 | 3 | 0.19 | 1589 | 1.52 | 81 | 33 | 252 | 4:12 | 18 | 19 | 71 | 0 |  | 0 |  | 888 | N2 | 2021-10-11 18:47 | 2021-10-11 19:41 | 54 | 2021-10-11 18:45 | 57 |  |  |  |  | Y |  |  |  | Y | [5 empty] | 0 | 153.69 | [23 empty] | 0 | 0 | A | [9 empty] | 321 | 1140 | 0 | 18 | 0 | 157 | 0 | 723 | 0 | 391 | 0 | 0 | 0 | 0
2021-10-11 | B66824 | 2 | 중탄소 | SBC70L |  | Al 탈산 | B | 37 | 85 | 49700 | 86.77 | D | D |  | D | 1 |  | 1 | 1540 | 1536 | 6800 |  |  | 6800 | 71.88 | 12 | 94596 | 1628 |  | Y | 40 | 36 | [7 empty] | 김규완 | 2 | [6 empty] | 98.6 | 11-6 | 118.26 | 0 | A |  | 1631 | 1 | 0.4 | 1568 | 1.58 | 70 | 32 | 237 | 3:57 | 20 | 21 | 0 | 68 | 50 | 81.58 | 0 | 0 | AR | 2021-10-11 19:24 | 2021-10-11 19:54 | 30 | 2021-10-11 19:16 | 38 |  |  |  |  | N | [8 empty] | 4.5 | 21.86 | 0 | [20 empty] | 0.38 |  |  | 0 | 0 | A | [9 empty] | 0 | 0 | 282 | 68 | 0 | 273 | 0 | 703 | 0 | 203 | 0 | 0 | 0 | 32
2021-10-11 | A67422 | 1 | 저탄소 | SCR420HB |  | Al 탈산 | B | 35 | 37 | 52800 | 87.47 | D | D | D |  | 1 | 1 |  | 1540 | 1548 | 7000 |  |  | 7000 | 82.73 | 10 | 84610 | 1629 |  | Y | 50 | 38 | [7 empty] | 차승주 | 2 | [8 empty] | 0 | 253.17 | A |  | 1629 | 3 | 0.21 | 1587 | 1.11 | 79 | 37 | 265 | 4:25 | 18 | 20 | 72 | 0 |  | 0 |  | 999 | N2 | 2021-10-11 19:55 | 2021-10-11 20:38 | 43 | 2021-10-11 19:54 | 43 |  |  |  |  | Y |  |  |  | Y | [5 empty] | 0 | 231.03 | [23 empty] | 1.65 | 0 | A | [9 empty] | 1020 | 612 | 0 | 30 | 0 | 209 | 0 | 694 | 0 | 299 | 0 | 0 | 0 | 0
2021-10-11 | B66825 | 2 | 중탄소 | SBC70L | TUNDISH교체전 | Al 탈산 | B | 6 | 13 | 53700 | 86.9 | D | D |  | D | 1 |  | 1 | 1540 | 1547 | 6700 |  |  | 6700 | 54.78 | 16 | 122300 | 1626 | 343 | Y | 40 | 36 | [7 empty] | 김규완 | 2 | [6 empty] | 100.1 | 13-2 | 69.19 | 0 | A |  | 1624 | 1 | 0.36 | 1564 | 1.54 | 66 | 30 | 257 | 4:17 | 20 | 21 | 0 | 69 |  | 107 | 0 | 0 | AR | 2021-10-11 20:27 | 2021-10-11 20:57 | 29 | 2021-10-11 20:19 | 37 |  |  |  |  | N | [8 empty] | 3.5 | 26.87 | 0 | [20 empty] | 0.9 |  |  | 0 | 0 | A | [9 empty] | 0 | 0 | 0 | 71 | 0 | 208 | 0 | 700 | 0 | 207 | 0 | 0 | 0 | 47
2021-10-11 | A67423 | 1 | 저탄소 | SCR420HB |  | Al 탈산 | B | 5 | 11 | 54200 | 87.93 | D | D | D |  | 1 | 1 |  | 1540 | 1562 | 5300 |  |  | 5300 | 52.2 | 12 | 101532 | 1630 |  | N | 52 | 26 | [7 empty] | 차승주 | 2 | [8 empty] | 0 | 273.02 | A |  | 1630 | 3 | 0.2 | 1588 | 1.24 | 80 | 41 | 266 | 4:26 | 18 | 19 | 73 | 0 |  | 0 |  | 999 | N2 | 2021-10-11 21:05 | 2021-10-11 21:35 | 31 | 2021-10-11 21:03 | 33 |  |  |  |  | Y |  |  |  | Y | [5 empty] | 0 | 214.31 | [23 empty] | 0.02 | 0 | A | [9 empty] | 1643 | 0 | 0 | 10 | 0 | 235 | 0 | 411 | 0 | 199 | 0 | 0 | 0 | 0
2021-10-11 | B66826 | 2 | 중탄소 | SM45C | TUNDISH교체 | Si 탈산 | B | 32 | 4 | 54200 | 93.67 | D | D |  | D | 1 |  | 1 | 1540 | 1545 | 7000 |  |  | 7000 | 75.09 | 12 | 93224 | 1647 |  | Y | 46 | 42 | [7 empty] | 김규완 | 2 | [6 empty] | 96 | 12-10 | 0 | 62.35 | A |  | 1646 | 1 | 0.38 | 1590 | 1.67 | 97 | 39 | 328 | 5:28 | 15 | 16 | 0 | 70 |  | 115.61 | 0 | 0 | N2 | 2021-10-11 21:47 | 2021-10-11 22:25 | 38 | 2021-10-11 21:32 | 53 |  |  |  |  | N | [8 empty] | 4 | 0 | 24.18 | [19 empty] | 2.28 |  |  |  | 0.01 | 0.01 | A | [9 empty] | 0 | 0 | 0 | 32 | 0 | 35 | 0 | 697 | 0 | 208 | 0 | 0 | 0 | 77 |  |  | 6 |  | 1
2021-10-11 | A67424 | 1 | 저탄소 | SCR420HB |  | Al 탈산 | B | 1 | 46 | 52200 | 88.32 | D | D | A |  | 1 | 1 |  | 1540 | 1545 | 6800 |  |  | 6800 | 66.97 | 12 | 101532 | 1636 |  | Y | 56 | 32 | [7 empty] | 차승주 | 2 |  |  | Y |  |  |  | 106.95 | 13-2 | 0 | 192.83 | A |  | 1636 | 3 | 0.21 | 1598 | 1.15 | 90 | 49 | 189 | 3:09 | 18 | 19 | 74 | 0 |  | 0 |  | 999 | N2 | 2021-10-11 22:03 | 2021-10-11 22:29 | 26 | 2021-10-11 22:03 | 26 |  |  |  |  | Y |  |  |  | Y | [5 empty] | 0 | 224.08 | [23 empty] | 1.36 | 0 | A | [9 empty] | 1853 | 0 | 0 | 0 | 0 | 250 | 0 | 695 | 0 | 197 | 0 | 0 | 0 | 6
2021-10-11 | B66827 | 2 | 중탄소 | SM45C |  | Si 탈산 | B | 29 | 7 | 53350 | 93.02 | D | D |  | A | 1 |  | 1 | 1540 | 1538 | 5800 |  |  | 5800 | 56.61 | 12 | 102449 | 1623 |  | Y | 42 | 34 | [7 empty] | 김규완 | 2 | [6 empty] | 101.45 | 13-5 | 2.22 | 32.07 | A |  | 1614 | 1 | 0.37 | 1553 | 1.47 | 60 | 24 | 293 | 4:53 | 15 | 16 | 0 | 71 |  | 75.85 | 0 | 0 | N2 | 2021-10-11 22:47 | 2021-10-11 23:27 | 40 | 2021-10-11 22:30 | 57 |  |  |  |  | N | [8 empty] | 5 | 0 | 20.71 | [23 empty] | 0.4 | 0.4 | A | [9 empty] | 0 | 0 | 208 | 66 | 0 | 41 | 0 | 794 | 0 | 207 | 0 | 0 | 191 | 12 |  |  | 6
2021-10-11 | A67425 | 1 | 저탄소 | SCR420HB |  | Al 탈산 | B | 38 | 14 | 54500 | 76.08 | D | A | A |  | 1 | 1 |  | 1540 | 1588 | 5500 |  |  | 5500 | 54.17 | 12 | 101532 | 1625 |  | Y | 41 | 30 |  |  | A67422 |  |  |  |  | 조관훈 | 2 |  |  | Y |  |  |  | 102.1 | 13-4 | 0 | 232.31 | A |  | 1625 | 3 | 0.21 | 1582 | 1.23 | 74 | 39 | 140 | 2:20 | 18 | 20 | 75 | 0 |  | 0 |  | 999 | N2 | 2021-10-11 22:56 | 2021-10-11 23:30 | 35 | 2021-10-11 22:55 | 35 |  |  |  |  | Y |  |  |  | Y | [5 empty] | 0 | 241.62 | [23 empty] | 1.97 | 23.89 | A | [9 empty] | 1301 | 383 | 0 | 44 | 0 | 181 | 0 | 597 | 0 | 301 | 0 | 0 | 0 | 7
2021-10-11 | B66828 | 2 | 중탄소 | SM45C |  | Si 탈산 | B | 37 | 86 | 50300 | 91.85 | A | A |  | A | 1 |  | 1 | 1540 | 1527 | 6500 |  |  | 6500 | 71.55 | 12 | 90844 | 1631 |  | Y | 43 | 36 | [7 empty] | 임현진 | 2 |  |  |  |  | Y |  |  |  | 0 | 206.93 | A |  | 1625 | 1 | 0.36 | 1562 | 1.49 | 69 | 22 | 289 | 4:49 | 15 | 21 | 0 | 72 |  | 75.28 | 0 | 0 | N2 | 2021-10-11 23:41 | 2021-10-12 00:33 | 52 | 2021-10-11 23:29 | 64 |  |  |  |  | N | [8 empty] | 5 | 0 | 25 | [23 empty] | 0.23 | 0.23 | A | [9 empty] | 0 | 0 | 272 | 34 | 0 | 45 | 0 | 502 | 0 | 306 | 0 | 0 | 102 | 22
2021-10-11 | A67426 | 1 | 저탄소 | SCR420HB |  | Al 탈산 | B | 35 | 38 | 52800 | 69.27 | A | A | A |  | 1 | 1 |  | 1540 | 1579 | 5400 |  |  | 5400 | 53.19 | 12 | 101532 | 1625 |  | Y | 41 | 30 |  |  | A67423 |  |  |  |  | 조관훈 | 2 |  |  | Y |  |  |  | 104.45 | 13-1 | 0.02 | 245.14 | A |  | 1625 | 3 | 0.2 | 1581 | 1.57 | 73 | 34 | 149 | 2:29 | 18 | 19 | 76 | 0 |  | 0 |  | 999 | N2 | 2021-10-11 23:48 | 2021-10-12 00:29 | 41 | 2021-10-11 23:47 | 42 |  |  |  |  | Y |  |  |  | Y | [5 empty] | 0 | 169.82 | [23 empty] | 1.97 | 25.63 | A | [9 empty] | 1557 | 152 | 0 | 29 | 0 | 198 | 0 | 556 | 0 | 296 | 0 | 0 | 0 | 4
2021-10-11 | B66829 | 2 | 중탄소 | SM45C | 연주종료 | Si 탈산 | B | 6 | 14 | 53350 | 90.15 | A | A |  | A | 1 |  | 1 | 1540 | 1522 | 7100 |  |  | 7100 | 88.25 | 10 | 80450 | 1648 |  | Y | 43 | 38 | [7 empty] | 임현진 | 2 |  |  |  |  | Y |  | 97.75 | 12-9 | 0.21 | 119.66 | A |  | 1636 | 1 | 0.38 | 1566 | 1.79 | 73 | 37 | 323 | 5:23 | 15 | 18 | 0 | 73 |  | 71.34 | 0 | 0 | N2 | 2021-10-12 00:41 | 2021-10-12 01:36 | 55 | 2021-10-12 00:32 | 64 |  |  |  |  | N | [8 empty] | 5 | 0 | 21.38 | [23 empty] | 0.17 | 0.17 | A | [9 empty] | 0 | 0 | 473 | 52 | 0 | 51 | 0 | 500 | 0 | 259 | 0 | 0 | 137 | 22 |  |  | 6
2021-10-11 | A67427 | 1 | 저탄소 | SCR420HB | TUNDISH교체전 | Al 탈산 | B | 5 | 12 | 53700 | 71.43 | A | A | A |  | 1 | 1 |  | 1540 | 1617 | 4100 |  |  | 4100 | 46.37 | 12 | 88412 | 1610 |  | Y | 41 | 24 |  |  | A67424 |  |  |  |  | 조관훈 | 2 |  |  | Y |  |  |  | 97.5 | 12-10 | 0 | 216.47 | A |  | 1610 | 3 | 0.21 | 1572 | 1.36 | 64 | 26 | 144 | 2:24 | 18 | 19 | 77 | 0 |  | 0 |  | 999 | N2 | 2021-10-12 00:53 | 2021-10-12 01:27 | 33 | 2021-10-12 00:51 | 36 |  |  |  |  | Y |  |  |  | Y | [5 empty] | 0 | 188.48 | [23 empty] | 0 | 0 | A | [9 empty] | 1323 | 315 | 0 | 0 | 0 | 232 | 0 | 498 | 0 | 0 | 0 | 0 | 0 | 18
2021-10-11 | B66830 | 2 | 저탄소 | AE15B18C | 연주시작 | Si 탈산 | T | 32 | 5 | 53700 | 86.92 | A | A |  | A | 1 |  | 1 | 1555 | 1595 | 6200 |  |  | 6200 | 64.49 | 35 | 96145 | 1668 |  | Y | 42 | 33 | [7 empty] | 임현진 | 2 |  |  |  |  | Y |  |  |  | 121.39 | 0 | A |  | 1657 | 1 | 0.38 | 1608 | 1.38 | 95 | 36 | 228 | 3:48 | 13 | 14 | 0 | 74 |  | 33.6 | 0 | 0 | AR | 2021-10-12 01:41 |  | 30 | 2021-10-12 01:24 | 46 |  |  |  |  | Y | [8 empty] | 4.5 | 8.26 | 0 | [23 empty] | 0.16 | 0.16 | A | [9 empty] | 80 | 0 | 477 | 70 | 0 | 0 | 0 | 501 | 0 | 107 | 0 | 0 | 103 | 32 |  |  | 9 |  | 1
2021-10-11 | A67428 | 1 | 고탄소 | AE1055M1 | TUNDISH교체 | Al 탈산 | B | 1 | 47 | 52400 | 74.35 | A | A | A |  | 1 | 1 |  | 1520 | 1578 | 4300 |  |  | 4300 | 42.35 | 12 | 101532 | 1611 |  | Y | 40 | 25 | [7 empty] | 조관훈 | 2 |  |  |  |  | Y |  | 99.2 | 12-4 | 0 | 192.93 | A |  | 1611 | 3 | 0.19 | 1575 | 1.09 | 89 | 35 | 169 | 2:49 | 20 | 20 | 78 | 0 |  | 0 |  | 500 | N2 | 2021-10-12 01:53 | 2021-10-12 02:47 | 54 | 2021-10-12 01:52 | 55 |  |  |  |  | Y |  |  |  | Y | [5 empty] | 0 | 186.34 | [19 empty] | 2.43 | 2.14 |  |  | 0 | 1.4 | B | [9 empty] | 0 | 0 | 677 | 0 | 0 | 224 | 0 | 496 | 0 | 298 | 0 | 0 | 136 | 40 |  |  |  |  | 1
2021-10-11 | B66831 | 2 | 저탄소 | AE15B18C | 연주종료 | Si 탈산 | T | 29 | 8 | 53850 | 90.48 | A | A |  | A | 1 |  | 1 | 1555 | 1565 | 6500 |  |  | 6500 | 69.59 | 34 | 93398 | 1660 |  | Y | 44 | 37 | [7 empty] | 임현진 | 2 |  |  |  |  | Y |  | 94.35 | 12-7 | 207.7 | 0 | A |  | 1645 | 1 | 0.36 | 1580 | 1.21 | 67 | 38 | 296 | 4:56 | 13 | 14 | 0 | 75 |  | 26.18 | 0 | 0 | AR | 2021-10-12 02:41 |  | 38 | 2021-10-12 02:28 | 51 |  |  |  |  | Y | [8 empty] | 5 | 8.25 | 0 | [23 empty] | 0.17 | 0.17 | A | [9 empty] | 69 | 0 | 454 | 65 | 0 | 0 | 0 | 502 | 0 | 105 | 0 | 0 | 0 | 40 |  |  | 6
2021-10-11 | A67429 | 1 | 고탄소 | AE1055M1 |  | Al 탈산 | B | 38 | 15 | 54700 | 73.97 | A | A | A |  | 1 | 1 |  | 1520 | 1546 | 4300 |  |  | 4300 | 50.82 | 10 | 84610 | 1593 | 340 | Y | 40 | 25 | [7 empty] | 조관훈 | 2 |  |  |  |  | Y |  | 97.1 | 12-8 | 0 | 167.47 | A |  | 1593 | 3 | 0.2 | 1550 | 1.26 | 64 | 26 | 272 | 4:32 | 20 | 20 | 79 | 0 |  | 0 |  | 500 | N2 | 2021-10-12 03:00 | 2021-10-12 03:47 | 47 | 2021-10-12 03:00 | 47 |  |  |  |  | Y |  |  |  | Y | [5 empty] | 0 | 192.07 | [23 empty] | 0 | 7.09 | A | [9 empty] | 0 | 0 | 617 | 0 | 0 | 180 | 0 | 497 | 0 | 299 | 0 | 0 | 69 | 68
2021-10-11 | B66832 | 2 | 저탄소 | AE15B18C | 연주종료 | Si 탈산 | T | 37 | 87 | 49950 | 81.02 | A | A |  | A | 1 |  | 1 | 1555 | 1580 | 5500 |  |  | 5500 | 57.21 | 35 | 96145 | 1652 |  | Y | 42 | 31 | [7 empty] | 임현진 | 2 |  |  |  |  | Y |  |  |  | 244.65 | 0 | A |  | 1641 | 1 | 0.32 | 1581 | 1.92 | 68 | 32 | 225 | 3:45 | 13 | 14 | 0 | 76 |  | 30.65 | 0 | 0 | AR | 2021-10-12 03:45 |  | 39 | 2021-10-12 03:32 | 52 |  |  |  |  | Y | [8 empty] | 5 | 8.34 | 0 | [23 empty] | 0.18 | 0.18 | A | [9 empty] | 43 | 0 | 449 | 33 | 0 | 0 | 0 | 651 | 0 | 107 | 0 | 0 | 0 | 31 |  |  | 6
2021-10-11 | A67430 | 1 | 고탄소 | AE1055M1 |  | Al 탈산 | B | 35 | 39 | 52500 | 87.68 | A | A | A |  | 1 | 1 |  | 1520 | 1585 | 3700 |  |  | 3700 | 43.73 | 10 | 84610 | 1601 |  | Y | 39 | 21 | [7 empty] | 조관훈 | 2 | [8 empty] | 0.03 | 138.22 | A |  | 1601 | 3 | 0.2 | 1558 | 0.9 | 72 | 35 | 256 | 4:16 | 20 | 20 | 80 | 0 |  | 0 |  | 500 | N2 | 2021-10-12 04:11 | 2021-10-12 04:45 | 34 | 2021-10-12 04:10 | 35 |  |  |  |  | Y |  |  |  | Y | [5 empty] | 0 | 274.95 | [23 empty] | 0 | 12.34 | A | [9 empty] | 0 | 0 | 730 | 0 | 0 | 200 | 0 | 498 | 0 | 299 | 0 | 0 | 68 | 24
2021-10-11 | B66833 | 2 | 저탄소 | AE15B18C | TUNDISH교체전 | Si 탈산 | T | 6 | 15 | 52550 | 83.35 | A | A |  | A | 1 |  | 1 | 1555 | 1594 | 5100 |  |  | 5100 | 59.89 | 31 | 85157 | 1653 |  | Y | 42 | 33 | [7 empty] | 임현진 | 2 |  |  |  |  | Y |  |  |  | 169.19 | 1.03 | A |  | 1635 | 1 | 0.31 | 1588 | 1.3 | 75 | 35 | 244 | 4:04 | 13 | 14 | 0 | 77 |  | 24.09 | 0 | 0 | AR | 2021-10-12 04:45 |  | 40 | 2021-10-12 04:33 | 52 |  |  |  |  | Y | [8 empty] | 5 | 7.54 | 0 | [23 empty] | 0.09 | 0.09 | A | [9 empty] | 85 | 0 | 463 | 41 | 0 | 0 | 0 | 501 | 0 | 106 | 0 | 0 | 0 | 37 |  |  | 6
2021-10-11 | A67431 | 1 | 고탄소 | AE1055M1 |  | Al 탈산 | B | 5 | 13 | 54100 | 89.5 | A | A | A |  | 1 | 1 |  | 1520 | 1580 | 4300 |  |  | 4300 | 42.35 | 12 | 101532 | 1594 |  | Y | 40 | 25 |  |  | A67428 |  |  |  |  | 조관훈 | 2 |  |  | Y | [5 empty] | 0 | 170.52 | A |  | 1594 | 3 | 0.2 | 1552 | 0.86 | 66 | 32 | 186 | 3:06 | 20 | 20 | 81 | 0 |  | 0 |  | 600 | N2 | 2021-10-12 05:11 | 2021-10-12 05:44 | 33 | 2021-10-12 05:10 | 35 | [14 empty] | 0 | 293.92 | [23 empty] | 1.17 | 13.15 | A | [9 empty] | 0 | 0 | 704 | 0 | 0 | 136 | 0 | 695 | 0 | 445 | 0 | 0 | 142 | 58
2021-10-11 | B66834 | 2 | 저탄소 | 18CRNIMO7HI |  | Al 탈산 | I | 32 | 6 | 53750 | 126.23 | A | A |  | C | 1 |  | 1 | 1560 | 1585 | 9300 |  |  | 9300 | 116.25 | 4 | 80000 | 1688 | 342 | INGOT | 50 | 45 | [7 empty] | 임현진 | [5 empty] | N |  | 92.25 | 12-5 | 0 | 153.78 | A |  | 1686 | 1 | 0.35 | 1588 | 1.64 | 82 |  | 324 | 5:24 | 25 | 28 | 0 | 78 |  | 115.14 | 0 | 0 | N2 | 2021-10-12 06:28 |  | 32 | 2021-10-12 06:01 | [5 empty] | Y | [8 empty] | 6 | 0 | 38.98 | [18 empty] | 1.2 |  |  |  |  | 1.44 | 1.44 | A | [9 empty] | 952 | 1227 | 0 | 282 | 0 | 440 | 0 | 1557 | 0 | 109 | 0 | 0 | 348 | 9
2021-10-11 | A67432 | 1 | 고탄소 | AE1055M1 |  | Al 탈산 | B | 1 | 48 | 51500 | 87.1 | A | A | C |  | 1 | 1 |  | 1520 | 1579 | 4400 |  |  | 4400 | 52 | 10 | 84610 | 1591 |  | Y | 39 | 26 |  |  | A67429 |  |  |  |  | 조관훈 | 2 |  |  | Y |  |  |  | 107.3 | 13-2 | 0 | 198.43 | A |  | 1581 | 3 | 0.2 | 1550 | 0.65 | 64 | 31 | 295 | 4:55 | 20 | 20 | 82 | 0 |  | 0 |  | 550 | N2 | 2021-10-12 06:08 | 2021-10-12 06:44 | 36 | 2021-10-12 06:07 | 37 |  |  |  |  | Y |  |  |  | Y | [5 empty] | 0 | 269.47 | [23 empty] | 12.1 | 13.15 | A | [9 empty] | 0 | 0 | 704 | 16 | 0 | 163 | 0 | 695 | 0 | 446 | 0 | 0 | 125 | 26
2021-10-11 | B66835 | 2 | 중탄소 | S43BCH3 | 연주시작 | Al 탈산 | T | 29 | 9 | 54000 | 106.5 | A | C |  | C | 1 |  | 1 | 1540 | 1556 | 7900 |  |  | 7900 | 82.17 | 35 | 96145 | 1658 |  | Y | 48 | 42 | [7 empty] | 박용우 | 2 |  |  |  |  | Y |  | 98.8 | 13-2 | 237.67 | 0 | A |  | 1654 | 1 | 0.43 | 1585 | 1.47 | 95 | 42 | 511 | 8:31 | 13 | 13 | 0 | 79 |  | 29.6 | 0 | 0 | AR | 2021-10-12 07:13 |  | 47 | 2021-10-12 06:52 | 68 |  |  |  |  | Y | [9 empty] | 9.23 | 0 | [23 empty] | 0.72 | 0.72 | A | [9 empty] | 291 | 0 | 0 | 30 | 0 | 235 | 0 | 1168 | 0 | 517 | 0 | 0 | 266 | 36 |  |  | 9 |  | 1
2021-10-12 | A67433 | 1 | 고탄소 | AE1055M1 |  | Al 탈산 | B | 38 | 16 | 53900 | 67.53 | C | C | C |  | 1 | 1 |  | 1520 | 1550 | 4000 |  |  | 4000 | 39.4 | 12 | 101532 | 1596 |  | Y | 38 | 27 | [7 empty] | 양성호 | 2 |  | Y |  |  |  |  | 98.45 | 12-10 | 0 | 180.33 | A |  | 1588 | 3 | 0.2 | 1552 | 1.24 | 66 | 27 | 280 | 4:40 | 20 | 20 | 83 | 0 |  | 0 |  | 550 | N2 | 2021-10-12 07:11 | 2021-10-12 07:48 | 38 | 2021-10-12 07:09 | 39 |  |  |  |  | Y |  |  |  | Y | [5 empty] | 0 | 175.1 | [23 empty] | 16.23 | 13.15 | A | [9 empty] | 0 | 0 | 662 | 27 | 0 | 169 | 0 | 498 | 0 | 297 | 0 | 0 | 0 | 9
2021-10-12 | B66836 | 2 | 중탄소 | S43BCH3 | 연주종료 | Al 탈산 | T | 37 | 88 | 50350 | 82.37 | C | C |  | C | 1 |  | 1 | 1540 | 1530 | 6500 |  |  | 6500 | 69.59 | 34 | 93398 | 1619 |  | N | 40 | 34 | [15 empty] | 98.65 | 11-6 | 174.82 | 0 | A |  | 1614 | 1 | 0.34 | 1562 | 1.42 | 72 | 29 | 262 | 4:22 | 13 | 14 | 0 | 80 |  | 27.67 | 0 | 0 | AR | 2021-10-12 08:06 |  | 58 | 2021-10-12 07:56 | 68 |  |  |  |  | Y | [9 empty] | 7.69 | 0 | [23 empty] | 0.31 | 0.31 | A | [9 empty] | 232 | 0 | 17 | 11 | 0 | 236 | 0 | 509 | 0 | 366 | 0 | 0 | 58 | 32 |  |  | 6
2021-10-12 | A67434 | 1 | 고탄소 | AE1055M1 |  | Al 탈산 | B | 35 | 40 | 52400 | 72.78 | C | C | C |  | 1 | 1 |  | 1520 | 1554 | 3900 |  |  | 3900 | 38.41 | 12 | 101532 | 1597 |  | Y | 37 | 25 | [7 empty] | 양성호 | 2 | [6 empty] | 99.6 | 12-6 | 0 | 161.93 | A |  | 1590 | 3 | 0.2 | 1552 | 1.06 | 66 | 36 | 270 | 4:30 | 20 | 20 | 84 | 0 |  | 0 |  | 700 | N2 | 2021-10-12 08:26 | 2021-10-12 08:46 | 21 | 2021-10-12 08:25 | 21 |  |  |  |  | Y |  |  |  | Y | [5 empty] | 0 | 237.98 | [23 empty] | 41.89 | 13.15 | A | [9 empty] | 0 | 0 | 700 | 23 | 0 | 186 | 0 | 507 | 0 | 297 | 0 | 0 | 0 | 7
2021-10-12 | B66837 | 2 | 중탄소 | S43BCH3 | TUNDISH교체전 | Al 탈산 | T | 6 | 16 | 52950 | 91.68 | C | C |  | C | 1 |  | 1 | 1540 | 1565 | 5800 |  |  | 5800 | 58.65 | 36 | 98892 | 1644 |  | Y | 40 | 33 | [15 empty] | 103.85 | 13-6 | 215.7 | 0 | A |  | 1636 | 1 | 0.33 | 1573 | 1.46 | 83 | 34 | 466 | 7:46 | 13 | 14 | 0 | 81 | 40 | 38.96 | 0 | 0 | AR | 2021-10-12 09:17 |  | 51 | 2021-10-12 09:03 | 66 |  |  |  |  | Y | [9 empty] | 14.1 | 0 | [23 empty] | 0.31 | 0.31 | A | [9 empty] | 242 | 0 | 0 | 0 | 0 | 285 | 0 | 506 | 0 | 207 | 0 | 0 | 60 | 61 |  |  | 6
2021-10-12 | A67435 | 1 | 고탄소 | AE1055M1 | TUNDISH교체전 | Al 탈산 | B | 5 | 14 | 53500 | 72.65 | C | C | C |  | 1 | 1 |  | 1520 | 1577 | 3500 |  |  | 3500 | 42.65 | 10 | 82064 | 1594 |  | Y | 41 | 24 | [7 empty] | 양성호 | 2 |  | Y |  |  |  |  | 101.9 | 13-4 | 0 | 50.49 | A |  | 1591 | 3 | 0.2 | 1552 | 1.26 | 66 | 34 | 317 | 5:17 | 20 | 20 | 85 | 0 |  | 0 |  | 500 | N2 | 2021-10-12 09:26 | 2021-10-12 09:45 | 19 | 2021-10-12 09:25 | 20 |  |  |  |  | Y |  |  |  | Y | [5 empty] | 0 | 211.61 | [23 empty] | 46.28 | 13.15 | A | [9 empty] | 0 | 0 | 683 | 21 | 0 | 201 | 0 | 498 | 0 | 299 | 0 | 0 | 0 | 54
2021-10-12 | B66838 | 2 | 중탄소 | SFMN438VM4 | 연주시작 | Si 탈산 | B | 32 | 7 | 55050 | 139.05 | C | C |  | C | 1 |  | 1 | 1540 | 1571 | 7200 |  |  | 7200 | 72.33 | 14 | 99540 | 1673 |  | Y | 42 | 36 | [15 empty] | 101.35 | 13-5 | 0 | 270.73 | A |  | 1664 | 1 | 0.43 | 1571 | 1.77 | 77 | 38 | 343 | 5:43 | 18 | 21 | 0 | 82 |  | 116.9 | 0 | 0 | N2 | 2021-10-12 11:08 | 2021-10-12 11:24 | 16 | 2021-10-12 10:11 | 73 | [14 empty] | 0 | 30.16 | [19 empty] | 2.07 | 1.36 |  |  | 1.57 | 1.57 | A | [9 empty] | 0 | 0 | 1539 | 82 | 0 | 0 | 0 | 501 | 0 | 0 | 0 | 0 | 142 | 68 |  |  | 9 |  | 1
2021-10-12 | A67436 | 1 | 저탄소 | SCR420H1V | TUNDISH교체 | Al 탈산 | B | 1 | 49 | 52400 | 92.48 | C | C | C |  | 1 | 1 |  | 1540 | 1567 | 7500 |  |  | 7500 | 73.87 | 12 | 101532 | 1635 |  | Y | 45 | 37 | [7 empty] | 양성호 | 2 | [6 empty] | 105.3 | 12-10 | 0 | 189.71 | A |  | 1635 | 3 | 0.16 | 1584 | 1.09 | 75 | 26 | 233 | 3:53 | 13 | 15 | 86 | 0 |  | 0 |  | 300 | N2 | 2021-10-12 10:59 | 2021-10-12 11:25 | 27 | 2021-10-12 10:57 | 28 |  |  |  |  | Y |  |  |  | Y | [5 empty] | 0 | 223.03 | [19 empty] | 3.13 | 1.57 |  |  | 51.45 | 13.18 | B | [9 empty] | 1295 | 620 | 0 | 0 | 0 | 208 | 0 | 894 | 0 | 651 | 0 | 0 | 0 | 0 |  |  |  |  | 1
2021-10-12 | B66839 | 2 | 중탄소 | SFMN438VM4 |  | Si 탈산 | B | 29 | 10 | 53800 | 133.83 | C | C |  | C | 1 |  | 1 | 1540 | 1590 | 6600 |  |  | 6600 | 71.82 | 12 | 91896 | 1669 |  | Y | 52 | 37 | [15 empty] | 98 | 13-1 | 0 | 179.59 | A |  | 1655 | 1 | 0.38 | 1569 | 1.36 | 75 | 40 | 337 | 5:37 | 18 | 19 | 0 | 83 |  | 63.28 | 0 | 0 | N2 | 2021-10-12 12:05 | 2021-10-12 12:26 | 21 | 2021-10-12 11:30 | 56 |  |  |  |  | N | [9 empty] | 0 | 18.77 | [20 empty] | 0.89 |  |  | 1.37 | 1.37 | A | [9 empty] | 0 | 0 | 1414 | 142 | 0 | 0 | 0 | 502 | 0 | 0 | 0 | 0 | 121 | 66 |  |  | 6
2021-10-12 | A67437 | 1 | 저탄소 | SCR420H1V |  | Al 탈산 | B | 38 | 17 | 54700 | 101.58 | C | C | C |  | 1 | 1 |  | 1540 | 1539 | 9000 |  |  | 9000 | 106.37 | 10 | 84610 | 1626 |  | Y | 68 | 43 | [7 empty] | 양성호 | 2 | [6 empty] | 113.1 | 14-6 | 0 | 200.88 | A |  | 1626 | 3 | 0.21 | 1580 | 1.39 | 71 | 32 | 251 | 4:11 | 13 | 16 | 87 | 0 |  | 0 |  | 800 | N2 | 2021-10-12 12:07 | 2021-10-12 12:27 | 20 | 2021-10-12 12:06 | 21 |  |  |  |  | Y |  |  |  | Y | [5 empty] | 0 | 180.62 | [23 empty] | 51.45 | 36.49 | A | [9 empty] | 1002 | 948 | 0 | 69 | 0 | 211 | 0 | 1147 | 0 | 793 | 0 | 0 | 0 | 16
2021-10-12 | B66840 | 2 | 중탄소 | SFMN438VM4 |  | Si 탈산 | B | 37 | 89 | 50500 | 104.73 | C | C |  | C | 1 |  | 1 | 1540 | 1582 | 5600 |  |  | 5600 | 54.75 | 14 | 102280 | 1650 | 341 | N | 53 | 34 | [17 empty] | 0 | 233.2 | A |  | 1638 | 1 | 0.35 | 1570 | 1.69 | 76 | 36 | 289 | 4:49 | 18 | 18 | 0 | 84 |  | 40.71 | 0 | 0 | N2 | 2021-10-12 12:48 | 2021-10-12 13:25 | 37 | 2021-10-12 12:28 | 57 | [14 empty] | 0 | 11.56 | [20 empty] | 0.84 |  |  | 1.14 | 1.14 | A | [9 empty] | 0 | 0 | 1444 | 82 | 0 | 0 | 0 | 500 | 0 | 0 | 0 | 0 | 113 | 35 |  |  | 6
2021-10-12 | A67438 | 1 | 저탄소 | SCR420H1V |  | Al 탈산 | B | 35 | 41 | 53200 | 75.82 | C | C | C |  | 1 | 1 |  | 1540 | 1567 | 6200 |  |  | 6200 | 40.56 | 20 | 152846 | 1621 |  | Y | 38 | 32 | [7 empty] | 양성호 | 2 | [6 empty] | 97.15 | 12-3 | 0 | 172.96 | A |  | 1625 | 3 | 0.19 | 1586 | 1.08 | 77 | 34 | 307 | 5:07 | 15 | 17 | 88 | 0 |  | 0 |  | 900 | N2 | 2021-10-12 13:02 | 2021-10-12 13:34 | 33 | 2021-10-12 13:00 | 35 |  |  |  |  | Y |  |  |  | Y | [5 empty] | 0 | 240.06 | [23 empty] | 0 | 1.24 | A | [9 empty] | 1307 | 349 | 0 | 52 | 0 | 206 | 0 | 751 | 0 | 594 | 0 | 0 | 0 | 11
2021-10-12 | B66841 | 2 | 중탄소 | SFMN438VM4 | 잔강최소화전 | Si 탈산 | B | 6 | 17 | 53050 | 100.68 | C | C |  | C | 1 |  | 1 | 1540 | 1575 | 6000 |  |  | 6000 | 66.27 | 12 | 90536 | 1649 |  | Y | 39 | 35 | [15 empty] | 100.25 | 13-2 | 0 | 182.48 | A |  | 1648 | 1 | 0.38 | 1569 | 0 | 75 | 41 | 306 | 5:06 | 18 | 19 | 0 | 85 |  | 53.69 | 0 | 0 | N2 | 2021-10-12 13:59 | 2021-10-12 14:28 | 29 | 2021-10-12 13:36 | 52 | [14 empty] | 0 | 14.75 | [20 empty] | 0.96 |  |  | 0.71 | 0.71 | A | [9 empty] | 0 | 0 | 1413 | 52 | 0 | 0 | 0 | 501 | 0 | 0 | 0 | 0 | 129 | 84 |  |  | 6
2021-10-12 | A67439 | 1 | 저탄소 | SCR420HON |  | Al 탈산 | B | 5 | 15 | 53700 | 75.48 | C | C | D |  | 1 | 1 |  | 1540 | 1546 | 6400 |  |  | 6400 | 126.07 | 6 | 50766 | 1628 |  | Y | 41 | 32 | [7 empty] | 양성호 | 2 | [8 empty] | 0 | 268.33 | A |  | 1617 | 3 | 0.21 | 1583 | 1.03 | 73 | 28 | 316 | 5:16 | 16 | 21 | 89 | 0 |  | 0 |  | 0 | N2 | 2021-10-12 14:01 | 2021-10-12 14:33 | 32 | 2021-10-12 13:59 | 34 | [14 empty] | 0 | 201.78 | [23 empty] | 0 | 22.73 | A | [9 empty] | 788 | 692 | 0 | 62 | 0 | 208 | 0 | 750 | 0 | 598 | 0 | 0 | 0 | 0
2021-10-12 | B66842 | 2 | 중탄소 | SBC70L | 잔강최소화 | Al 탈산 | B | 1 | 50 | 52450 | 97.07 | C | D |  | D | 1 |  | 1 | 1540 | 1566 | 7000 |  |  | 7000 | 74.34 | 12 | 94164 | 1648 |  | Y | 48 | 42 | [15 empty] | 102.65 | 12-7 | 209.71 | 0 | A |  | 1648 | 1 | 0.47 | 1570 | 1.89 | 72 | 25 | 249 | 4:09 | 20 | 21 | 0 | 86 |  | 98.63 | 0 | 0 | AR | 2021-10-12 14:51 | 2021-10-12 15:42 | 51 | 2021-10-12 14:38 | 65 |  |  |  |  | N | [8 empty] | 4 | 25.79 | 0 | [20 empty] | 0.46 |  |  | 0.13 | 0.13 | A | [9 empty] | 0 | 0 | 509 | 185 | 0 | 503 | 0 | 853 | 0 | 415 | 0 | 0 | 58 | 14 |  |  | 4
2021-10-12 | A67440 | 1 | 저탄소 | SCR420HON |  | Al 탈산 | B | 32 | 8 | 53200 | 74.17 | C | D | D |  | 1 | 1 |  | 1540 | 1555 | 5900 |  |  | 5900 | 58.11 | 12 | 101532 | 1622 |  | Y | 40 | 28 | [7 empty] | 양성호 | 2 | [6 empty] | 106.55 | 14-1 | 0 | 128.8 | A |  | 1622 | 3 | 0.23 | 1580 | 1.27 | 70 | 29 | 263 | 4:23 | 16 | 20 | 90 | 0 |  | 0 |  | 999 | N2 | 2021-10-12 15:03 | 2021-10-12 15:35 | 32 | 2021-10-12 15:01 | 34 |  |  |  |  | Y |  |  |  | Y | [5 empty] | 0 | 246.89 | [23 empty] | 0 | 14.78 | A | [9 empty] | 749 | 737 | 0 | 15 | 0 | 147 | 0 | 751 | 0 | 597 | 0 | 0 | 62 | 9
2021-10-12 | B66843 | 2 | 중탄소 | SBC70L |  | Al 탈산 | B | 29 | 11 | 53800 | 86.88 | D | D |  | D | 1 |  | 1 | 1540 | 1583 | 5400 |  |  | 5400 | 57.35 | 12 | 94164 | 1629 |  | Y | 39 | 34 | [7 empty] | 김규완 | 2 | [6 empty] | 95.6 | 12-8 | 52.82 | 0 | A |  | 1626 | 1 | 0.36 | 1560 | 1.59 | 62 | 26 | 240 | 4:00 | 20 | 21 | 0 | 87 |  | 47.44 | 0 | 0 | AR | 2021-10-12 15:52 | 2021-10-12 16:41 | 49 | 2021-10-12 15:40 | 61 |  |  |  |  | N | [8 empty] | 4 | 13.58 | 0 | [20 empty] | 0.57 |  |  | 0.04 | 0.04 | A | [9 empty] | 0 | 0 | 0 | 122 | 0 | 308 | 0 | 858 | 0 | 209 | 0 | 0 | 0 | 44
2021-10-12 | A67441 | 1 | 저탄소 | SCR420HON |  | Al 탈산 | B | 38 | 18 | 53000 | 72 | D | D | D |  | 1 | 1 |  | 1540 | 1530 | 7000 |  |  | 7000 | 68.94 | 12 | 101532 | 1627 |  | Y | 39 | 32 | [7 empty] | 차승주 | 2 |  | Y |  |  |  |  | 102.1 | 13-3 | 0 | 161.98 | A |  | 1627 | 3 | 0.25 | 1594 | 1.06 | 84 | 38 | 263 | 4:23 | 16 | 19 | 91 | 0 |  | 0 |  | 600 | N2 | 2021-10-12 16:06 | 2021-10-12 16:40 | 34 | 2021-10-12 16:04 | 36 |  |  |  |  | Y |  |  |  | Y | [5 empty] | 0 | 203.53 | [23 empty] | 0 | 2.71 | A | [9 empty] | 1045 | 521 | 0 | 15 | 0 | 178 | 0 | 541 | 0 | 300 | 0 | 0 | 0 | 0
2021-10-12 | B66844 | 2 | 중탄소 | SBC70L |  | Al 탈산 | B | 33 | 68 | 48250 | 96.52 | D | D |  | D | 1 |  | 1 | 1540 | 1533 | 8700 |  |  | 8700 | 93.19 | 12 | 93356 | 1656 |  | Y | 51 | 45 | [7 empty] | 김규완 | 2 | [8 empty] | 115.16 | 0 | A |  | 1653 | 1 | 0.39 | 1563 | 2.36 | 65 | 28 | 261 | 4:21 | 20 | 21 | 0 | 88 |  | 94.33 | 0 | 0 | AR | 2021-10-12 17:19 | 2021-10-12 17:42 | 24 | 2021-10-12 17:08 | 34 |  |  |  |  | N | [8 empty] | 4.5 | 24.08 | 0 | [20 empty] | 0.55 |  |  | 0.06 | 0.06 | A | [9 empty] | 0 | 0 | 342 | 90 | 0 | 303 | 0 | 700 | 0 | 207 | 0 | 0 | 0 | 16
2021-10-12 | A67442 | 1 | 저탄소 | SCR420HON |  | Al 탈산 | B | 35 | 42 | 52100 | 72.95 | D | D | D |  | 1 | 1 |  | 1540 | 1568 | 5600 |  |  | 5600 | 55.16 | 12 | 101532 | 1616 |  | Y | 40 | 27 | [7 empty] | 차승주 | 2 |  | Y |  |  |  |  | 104.55 | 12-10 | 0 | 102.43 | A |  | 1616 | 3 | 0.24 | 1585 | 1 | 75 | 39 | 327 | 5:27 | 16 | 19 | 92 | 0 |  | 0 |  | 999 | N2 | 2021-10-12 17:09 | 2021-10-12 17:42 | 32 | 2021-10-12 17:07 | 34 |  |  |  |  | Y |  |  |  | Y | [5 empty] | 0 | 235.72 | [23 empty] | 0 | 0.11 | A | [9 empty] | 1449 | 241 | 0 | 0 | 0 | 199 | 0 | 589 | 0 | 299 | 0 | 0 | 0 | 9
2021-10-12 | B66845 | 2 | 중탄소 | SBC70L | TUNDISH교체전 | Al 탈산 | B | 6 | 18 | 52550 | 86.77 | D | D |  | D | 1 |  | 1 | 1540 | 1544 | 7100 |  |  | 7100 | 75.61 | 14 | 93904 | 1622 |  | Y | 42 | 39 | [7 empty] | 김규완 | 2 | [6 empty] | 96.85 | 12-7 | 110.52 | 0 | A |  | 1636 | 1 | 0.4 | 1566 | 1.84 | 68 | 34 | 241 | 4:01 | 20 | 21 | 0 | 89 |  | 66.77 | 0 | 0 | AR | 2021-10-12 18:08 | 2021-10-12 18:44 | 35 | 2021-10-12 18:02 | 42 |  |  |  |  | N | [8 empty] | 4 | 18.67 | 0 | [20 empty] | 0.35 |  |  | 0 | 0 | A | [9 empty] | 0 | 0 | 343 | 82 | 0 | 294 | 0 | 699 | 0 | 209 | 0 | 0 | 0 | 16
2021-10-12 | A67443 | 1 | 저탄소 | SCR420HON |  | Al 탈산 | B | 5 | 16 | 53700 | 66.25 | D | D | D |  | 1 | 1 |  | 1540 | 1564 | 5200 |  |  | 5200 | 51.22 | 12 | 101532 | 1619 |  | Y | 38 | 25 | [7 empty] | 차승주 | 2 |  | Y | [6 empty] | 0 | 148.62 | A |  | 1619 | 3 | 0.24 | 1587 | 1.19 | 77 | 35 | 259 | 4:19 | 16 | 18 | 93 | 0 |  | 0 |  | 999 | N2 | 2021-10-12 18:02 | 2021-10-12 18:43 | 41 | 2021-10-12 18:00 | 43 |  |  |  |  | Y |  |  |  | Y | [5 empty] | 0 | 205.97 | [23 empty] | 0 | 0.09 | A | [9 empty] | 1163 | 422 | 0 | 28 | 0 | 172 | 0 | 595 | 0 | 297 | 0 | 0 | 0 | 4
2021-10-12 | B66846 | 2 | 중탄소 | AE4330VM2 | TUNDISH교체 | Al 탈산 | B | 1 | 51 | 52050 | 108.03 | D | D |  | D | 1 |  | 1 | 1540 | 1549 | 9800 |  |  | 9800 | 95.8 | 16 | 102293 | 1665 |  | Y | 54 | 50 | [7 empty] | 김규완 | 2 | [6 empty] | 95.25 | 11-9 | 90.37 | 0 | A |  | 1666 | 1 | 0.43 | 1582 | 1.93 | 89 | 38 | 313 | 5:13 | 18 | 21 | 0 | 90 |  | 95.52 | 0 | 0 | AR | 2021-10-12 19:28 | 2021-10-12 20:11 | 43 | 2021-10-12 19:13 | 57 |  |  |  |  | Y | [8 empty] | 4.5 | 24.67 | 0 | [16 empty] | 0.8 |  |  | 1.6 |  |  |  | 0.14 | 0.14 | B | [9 empty] | 1428 | 0 | 223 | 52 | 0 | 345 | 0 | 1293 | 0 | 523 | 0 | 0 | 61 | 25 |  |  | 11 |  | 1
2021-10-12 | A67444 | 1 | 저탄소 | SCR420HON |  | Al 탈산 | B | 32 | 9 | 54000 | 75.53 | D | D | D |  | 1 | 1 |  | 1540 | 1531 | 7000 |  |  | 7000 | 82.73 | 10 | 84610 | 1627 |  | Y | 41 | 34 | [7 empty] | 차승주 | 2 | [6 empty] | 0 | 10-1 | 0 | 195.04 | A |  | 1627 | 3 | 0.24 | 1583 | 1.33 | 73 | 37 | 275 | 4:35 | 16 | 18 | 94 | 0 |  | 0 |  | 999 | N2 | 2021-10-12 19:13 | 2021-10-12 19:42 | 30 | 2021-10-12 19:10 | 32 |  |  |  |  | Y |  |  |  | Y | [5 empty] | 0 | 238.76 | [23 empty] | 0 | 0.06 | A | [9 empty] | 1531 | 138 | 0 | 0 | 0 | 175 | 0 | 594 | 0 | 298 | 0 | 0 | 0 | 0
2021-10-12 | B66847 | 2 | 중탄소 | AE4330VM2 |  | Al 탈산 | B | 29 | 12 | 53800 | 103.65 | D | D |  | D | 1 |  | 1 | 1540 | 1541 | 9200 |  |  | 9200 | 101.26 | 12 | 90852 | 1635 |  | Y | 50 | 46 | [7 empty] | 김규완 | 2 | [6 empty] | 96.9 | 12-9 | 110.96 | 0 | A |  | 1627 | 1 | 0.38 | 1562 | 1.31 | 69 | 36 | 295 | 4:55 | 18 | 19 | 0 | 91 |  | 48.22 | 0 | 0 | AR | 2021-10-12 20:38 | 2021-10-12 21:14 | 36 | 2021-10-12 20:25 | 49 |  |  |  |  | Y | [8 empty] | 3.5 | 13.8 | 0 | [20 empty] | 0.96 |  |  | 0.11 | 0.11 | B | [9 empty] | 1529 | 0 | 189 | 52 | 0 | 315 | 0 | 1495 | 0 | 471 | 0 | 0 | 58 | 40 |  |  | 11
2021-10-12 | A67445 | 1 | 저탄소 | SCR420HON |  | Al 탈산 | B | 38 | 19 | 53700 | 76.13 | D | D | D |  | 1 | 1 |  | 1540 | 1556 | 6100 |  |  | 6100 | 60.08 | 12 | 101532 | 1625 | 333 | Y | 42 | 36 | [7 empty] | 차승주 | 2 | [6 empty] | 101.55 | 13-2 | 0 | 216.39 | A |  | 1625 | 3 | 0.22 | 1584 | 1.24 | 74 | 37 | 260 | 4:20 | 16 | 18 | 95 | 0 |  | 0 |  | 999 | N2 | 2021-10-12 20:14 | 2021-10-12 20:41 | 27 | 2021-10-12 20:12 | 29 |  |  |  |  | Y |  |  |  | Y | [5 empty] | 0 | 238.09 | [23 empty] | 0 | 0.05 | A | [9 empty] | 1124 | 447 | 0 | 0 | 0 | 139 | 0 | 505 | 0 | 0 | 0 | 0 | 0 | 0
2021-10-12 | A67446 | 1 | 저탄소 | SCR420HON |  | Al 탈산 | B | 35 | 43 | 51500 | 83.82 | D | D | D |  | 1 | 1 |  | 1540 | 1570 | 5900 |  |  | 5900 | 58.11 | 12 | 101532 | 1622 |  | Y | 51 | 28 | [7 empty] | 차승주 | 2 |  |  | Y |  |  |  | 111.9 | 13-8 | 0 | 164.12 | A |  | 1622 | 3 | 0.24 | 1583 | 1.26 | 73 | 41 | 248 | 4:08 | 16 | 18 | 96 | 0 |  | 0 |  | 999 | N2 | 2021-10-12 21:18 | 2021-10-12 21:40 | 23 | 2021-10-12 21:16 | 25 |  |  |  |  | Y |  |  |  | Y | [5 empty] | 0 | 233.92 | [23 empty] | 0.12 | 0 | A | [9 empty] | 1675 | 137 | 0 | 0 | 0 | 174 | 0 | 761 | 0 | 155 | 0 | 0 | 0 | 7
2021-10-12 | B66848 | 2 | 중탄소 | AE4330VM2 |  | Al 탈산 | B | 33 | 69 | 49650 | 122.43 | D | D |  | D | 1 |  | 1 | 1540 | 1564 | 8400 |  |  | 8400 | 85.93 | 12 | 97758 | 1647 |  | Y | 53 | 48 | [7 empty] | 김규완 | 2 | [6 empty] | 99.15 | 11-10 | 125.79 | 0 | A |  | 1636 | 1 | 0.37 | 1553 | 1.44 | 60 | 29 | 400 | 6:40 | 18 | 24 | 0 | 92 |  | 75.92 | 0 | 0 | AR | 2021-10-12 22:01 | 2021-10-12 22:21 | 20 | 2021-10-12 21:46 | 35 |  |  |  |  | Y | [8 empty] | 4.5 | 25.78 | 0 | [20 empty] | 0.74 |  |  | 0.15 | 0.15 | B | [9 empty] | 1478 | 0 | 554 | 57 | 0 | 387 | 0 | 1293 | 0 | 471 | 0 | 0 | 104 | 44 |  |  | 11
2021-10-12 | A67447 | 1 | 저탄소 | SCR420HON |  | Al 탈산 | B | 5 | 17 | 53000 | 75.63 | D | D | B |  | 1 | 1 |  | 1540 | 1557 | 5000 |  |  | 5000 | 49.25 | 12 | 101532 | 1617 |  | Y | 37 | 32 | [7 empty] | 차승주 | 2 | [6 empty] | 96.25 | 12-7 | 0 | 149.77 | A |  | 1614 | 3 | 0.23 | 1580 | 0.89 | 70 | 35 | 268 | 4:28 | 16 | 20 | 97 | 0 |  | 0 |  | 900 | N2 | 2021-10-12 22:14 | 2021-10-12 22:45 | 32 | 2021-10-12 22:11 | 34 |  |  |  |  | Y |  |  |  | Y | [5 empty] | 0 | 271.29 | [23 empty] | 0.14 | 0 | A | [9 empty] | 628 | 744 | 0 | 22 | 0 | 185 | 0 | 593 | 0 | 297 | 0 | 0 | 0 | 0 |  |  | 5
2021-10-12 | B66849 | 2 | 중탄소 | AE4330VM2 |  | Al 탈산 | B | 6 | 19 | 53300 | 113.2 | D | B |  | B | 1 |  | 1 | 1540 | 1548 | 8700 |  |  | 8700 | 92.72 | 12 | 93831 | 1644 |  | Y | 56 | 46 |  |  | B66846 | 05 |  |  |  | 김규완 | 2 | [6 empty] | 107.3 | 13-9 | 143.25 | 0 | A |  | 1634 | 1 | 0.38 | 1556 | 1.81 | 63 | 28 | 307 | 5:07 | 18 | 20 | 0 | 93 |  | 50.42 | 0 | 0 | AR | 2021-10-12 23:08 | 2021-10-12 23:30 | 23 | 2021-10-12 22:47 | 44 |  |  |  |  | Y | [8 empty] | 3.3 | 15.6 | 0 | [20 empty] | 1.24 |  |  | 0.61 | 0.61 | B | [9 empty] | 1406 | 73 | 380 | 0 | 0 | 343 | 0 | 1102 | 0 | 207 | 0 | 0 | 166 | 55 |  |  | 15
2021-10-12 | A67448 | 1 | 저탄소 | SCR420HON |  | Al 탈산 | B | 32 | 10 | 53000 | 71.47 | D | B | B |  | 1 | 1 |  | 1540 | 1563 | 4900 |  |  | 4900 | 48.26 | 12 | 101532 | 1622 |  | Y | 39 | 24 | [7 empty] | 김형철 | 2 |  | Y |  |  |  |  | 100.55 | 13-4 | 0.1 | 141.97 | A |  | 1618 | 3 | 0.23 | 1582 | 1.16 | 72 | 33 | 266 | 4:26 | 16 | 20 | 98 | 0 |  | 0 |  | 900 | N2 | 2021-10-12 23:09 | 2021-10-12 23:44 | 35 | 2021-10-12 23:07 | 37 |  |  |  |  | Y |  |  |  | Y | [5 empty] | 0 | 234.92 | [23 empty] | 0.09 | 0 | A | [9 empty] | 196 | 1186 | 0 | 0 | 0 | 205 | 0 | 596 | 0 | 299 | 0 | 0 | 0 | 28 |  |  | 5
2021-10-12 | B66850 | 2 | 중탄소 | AE4330VM2 |  | Al 탈산 | B | 1 | 52 | 52250 | 99.32 | B | B |  | B | 1 |  | 1 | 1540 | 1562 | 7600 |  |  | 7600 | 80.48 | 14 | 94430 | 1631 |  | Y | 50 | 39 |  |  | B66847 | 03 |  |  |  | 임승우 | 2 |  |  | Y |  | Y |  | 106.25 | 12-10 | 281.28 | 0 | A |  | 1624 | 1 | 0.37 | 1553 | 1.76 | 60 | 24 | 316 | 5:16 | 18 | 19 | 0 | 94 | 55 | 56.3 | 0 | 0 | AR | 2021-10-13 00:08 | 2021-10-13 00:44 | 36 | 2021-10-12 23:54 | 50 |  |  |  |  | Y | [8 empty] | 4 | 17.29 | 0 | [20 empty] | 1.02 |  |  | 0.12 | 0.12 | B | [9 empty] | 1507 | 10 | 659 | 63 | 0 | 323 | 0 | 1129 | 0 | 815 | 0 | 0 | 182 | 65 |  |  | 11
2021-10-12 | A67449 | 1 | 저탄소 | SCR420HON | TUNDISH교체전 | Al 탈산 | B | 38 | 20 | 54200 | 75.35 | B | B | B |  | 1 | 1 |  | 1540 | 1551 | 4800 |  |  | 4800 | 56.82 | 10 | 84476 | 1616 |  | Y | 44 | 25 | [7 empty] | 김형철 | 2 |  |  | Y |  |  |  | 99.3 | 12-10 | 0 | 183.34 | A |  | 1616 | 3 | 0.23 | 1581 | 1.17 | 71 | 33 | 269 | 4:29 | 16 | 20 | 99 | 0 |  | 0 |  | 900 | N2 | 2021-10-13 00:07 | 2021-10-13 00:43 | 36 | 2021-10-13 00:05 | 38 |  |  |  |  | Y |  |  |  | Y | [5 empty] | 0 | 226.22 | [23 empty] | 0.1 | 0 | A | [9 empty] | 588 | 806 | 0 | 10 | 0 | 206 | 0 | 593 | 0 | 299 | 0 | 0 | 0 | 18
2021-10-12 | B66851 | 2 | 중탄소 | AE4330VM2 | 연주종료 | Al 탈산 | B | 29 | 13 | 53950 | 103.45 | B | B |  | B | 1 |  | 1 | 1540 | 1551 | 7900 |  |  | 7900 | 78.94 | 14 | 100077 | 1633 |  | Y | 48 | 41 |  |  | B66848 | 03 |  |  |  | 임승우 | 2 |  |  | Y |  | Y |  | 101.95 | 13-4 | 305.82 | 0 | A |  | 1626 | 1 | 0.3 | 1553 | 1.59 | 60 | 26 | 494 | 8:14 | 18 | 19 | 0 | 95 |  | 45.11 | 0 | 0 | AR | 2021-10-13 01:31 | 2021-10-13 01:57 | 27 | 2021-10-13 01:18 | 39 |  |  |  |  | Y | [8 empty] | 4 | 18.49 | 0 | [20 empty] | 0.84 |  |  | 0.09 | 0.09 | B | [9 empty] | 1400 | 0 | 725 | 53 | 0 | 224 | 0 | 997 | 0 | 239 | 0 | 0 | 180 | 76 |  |  | 6
2021-10-12 | A67450 | 1 | 중탄소 | SM45CS1 | TUNDISH교체 | Al 탈산 | B | 35 | 44 | 52200 | 86.38 | B | B | B |  | 1 | 1 |  | 1530 | 1565 | 5100 |  |  | 5100 | 50.23 | 12 | 101532 | 1637 |  | Y | 34 | 25 | [7 empty] | 김형철 | 2 | [6 empty] | 102 | 12-7 | 157.89 | 0 | A |  | 1631 | 3 | 0.24 | 1580 | 0.98 | 89 | 44 | 282 | 4:42 | 13 | 20 | 100 | 0 |  | 0 |  | 500 | AR | 2021-10-13 01:16 | 2021-10-13 02:01 | 46 | 2021-10-13 01:15 | 47 |  |  |  |  | N |  |  |  | Y | [5 empty] | 127.55 | 155.41 | [19 empty] | 2.19 |  |  |  | 1.68 | 0 | A | [9 empty] | 0 | 0 | 0 | 22 | 0 | 0 | 0 | 1490 | 0 | 0 | 0 | 0 | 174 | 0 |  |  |  |  | 1
2021-10-12 | A67451 | 1 | 중탄소 | SM45CS1 |  | Al 탈산 | B | 5 | 18 | 52500 | 102.38 | B | B | B |  | 1 | 2 |  | 1530 | 1533 | 5000 |  |  | 5000 | 49.25 | 12 | 101532 | 1600 |  | Y | 36 | 25 | [7 empty] | 김형철 | 2 | [6 empty] | 100.8 | 13-2 | 131.47 | 0 | A |  | 0 | 3 | 0.23 | 1550 | -59.62 | 59 | 27 | 256 | 4:16 | 13 | 16 | 101 | 0 |  | 0 |  | 500 | AR | 2021-10-13 02:35 | 2021-10-13 03:05 | 31 | 2021-10-13 02:33 | 33 |  |  |  |  | N |  |  |  | Y | [5 empty] | 115.45 | 15.12 | [23 empty] | 0.08 | 0 | B | [9 empty] | 0 | 0 | 0 | 0 | 0 | 0 | 0 | 593 | 0 | 0 | 0 | 0 | 52 | 24
2021-10-12 | B66852 | 2 | 저탄소 | 20CRMOV4I |  | Al 탈산 | I | 33 | 70 | 49000 | 94.62 | B | B |  | B | 1 |  | 1 | 1560 | 1578 | 8100 |  |  | 8100 | 81 | 20 | 100000 | 1667 |  | INGOT | 43 | 39 | [7 empty] | 최남길 | [5 empty] | Y |  | 111.2 | 13-1 | 0 | 272.36 | A |  | 1665 | 1 | 0.41 | 1597 | 1.63 | 88 |  | 327 | 5:27 | 20 | 21 | 0 | 96 |  | 146.24 | 0 | 0 | N2 | 2021-10-13 02:27 |  | 17 | 2021-10-13 02:17 | [5 empty] | Y | [8 empty] | 4 | 0.17 | 39.06 | [16 empty] | 0.8 |  | 1.1 |  |  |  |  | 0 | 0 | A | [9 empty] | 852 | 530 | 125 | 563 | 0 | 165 | 0 | 699 | 0 | 236 | 0 | 0 | 95 | 0
2021-10-12 | A67452 | 1 | 중탄소 | SM45CS1 |  | Al 탈산 | B | 32 | 11 | 53700 | 103.2 | B | B | B |  | 1 | 1 |  | 1530 | 1606 | 3100 |  |  | 3100 | 36.64 | 10 | 84610 | 1598 |  | Y | 58 | 20 | 워싱 작업 | [6 empty] | 박재승 | 2 | [6 empty] | 106.65 | 13-10 | 108.65 | 0 | A |  | 1595 | 3 | 0.24 | 1557 | 0.84 | 66 | 29 | 261 | 4:21 | 13 | 19 | 102 | 0 |  | 0 |  | 550 | AR | 2021-10-13 03:37 | 2021-10-13 04:07 | 30 | 2021-10-13 03:36 | 31 |  |  |  |  | N |  |  |  | Y | [5 empty] | 128.17 | 123.47 | [23 empty] | 1.5 | 0 | A | [9 empty] | 0 | 0 | 0 | 0 | 0 | 0 | 0 | 1195 | 0 | 0 | 0 | 0 | 108 | 14
2021-10-12 | B66853 | 2 | 저탄소 | SCM420HI |  | Al 탈산 | I | 6 | 20 | 52750 | 88.9 | B | B |  | B | 1 |  | 1 | 1560 | 1615 | 5900 |  |  | 5900 | 69.58 | 13 | 84800 | 1671 | 344 | INGOT | 42 | 31 | 잔강 5톤 받을곳 없어서 포트에 버림 | [6 empty] | 최남길 | 4 |  |  |  |  | N |  |  |  | 213 | 0 | A |  | 1659 | 1 | 0.3 | 1587 | 2 | 77 |  | 247 | 4:07 | 20 | 21 | 0 | 97 |  | 66.9 | 0 | 0 | AR | 2021-10-13 03:36 |  | 18 | 2021-10-13 03:24 | [5 empty] | Y | [8 empty] | 5 | 19.55 | 0 | 칸수부족 수소측정 불가 | [17 empty] | 1.3 |  |  |  |  | 0.03 | 0.03 | A | [9 empty] | 731 | 576 | 84 | 57 | 0 | 264 | 0 | 699 | 0 | 259 | 0 | 0 | 74 | 12
2021-10-12 | A67453 | 1 | 중탄소 | SM45CS1 | 잔강최소화전 | Al 탈산 | B | 38 | 21 | 54100 | 65.72 | B | B | B |  | 1 | 1 |  | 1530 | 1603 | 2900 |  |  | 2900 | 28.93 | 12 | 100259 | 1591 |  | Y | 35 | 19 | [7 empty] | 김형철 | 2 | [6 empty] | 100.75 | 13-1 | 100.17 | 0 | A |  | 1591 | 3 | 0.24 | 1562 | 0.97 | 71 | 29 | 250 | 4:10 | 13 | 15 | 103 | 0 |  | 0 |  | 550 | AR | 2021-10-13 04:20 | 2021-10-13 05:12 | 52 | 2021-10-13 04:18 | 53 |  |  |  |  | N |  |  |  | Y | [5 empty] | 106.76 | 64.53 | [23 empty] | 2.53 | 0 | A | [9 empty] | 0 | 0 | 0 | 0 | 0 | 0 | 0 | 597 | 0 | 0 | 0 | 0 | 45 | 0
2021-10-12 | B66854 | 2 | 중탄소 | SNCM8I |  | Al 탈산 | I | 1 | 53 | 52450 | 99.47 | B | B |  | B | 1 |  | 1 | 1560 | 1614 | 7200 |  |  | 7200 | 72.73 | 30 | 99000 | 1641 |  | INGOT | 51 | 37 | 잔강 5톤 받을곳 없어서 포트에 버림 |  | B66852 | 04 |  |  |  | 임승우 | 4 | [6 empty] | 107.05 | 13-1 | 126.24 | 0 | A |  | 1636 | 1 | 0.31 | 1575 | 1.62 | 86 |  | 320 | 5:20 | 20 | 21 | 0 | 98 |  | 57.22 | 0 | 0 | AR | 2021-10-13 04:53 |  | 18 | 2021-10-13 04:44 | [5 empty] | Y | [8 empty] | 3.3 | 18.24 | 0 | [16 empty] | 0.8 |  | 1.2 |  |  |  |  | 0 | 0 | A | [9 empty] | 850 | 0 | 224 | 32 | 0 | 217 | 0 | 1407 | 0 | 558 | 0 | 0 | 223 | 269
2021-10-12 | A67454 | 1 | 중탄소 | 25SICRMOV6M | 연주시작 | Si 탈산 | B | 5 | 19 | 52700 | 114.88 | B | B | C |  | 1 | 1 |  | 1530 | 1550 | 8800 |  |  | 8800 | 90.84 | 13 | 96876 | 1621 |  | Y | 58 | 42 | 래들 연와 이상으로 래들 교체(29호>5호) | [6 empty] | 김형철 | 2 | [6 empty] | 102.1 | 13-3 | 0 | 263.63 | A |  | 1624 | 3 | 0.21 | 1581 | 0.78 | 86 | 40 | 285 | 4:45 | 18 | 22 | 104 | 0 |  | 0 |  | 900 | N2 | 2021-10-13 06:17 | 2021-10-13 06:44 | 28 | 2021-10-13 06:14 | 30 |  |  |  |  | N |  |  |  | Y | [5 empty] | 0 | 345.3 | [19 empty] | 1.75 |  |  |  | 0.14 | 0 | B | [9 empty] | 1535 | 411 | 0 | 18 | 0 | 0 | 0 | 815 | 0 | 0 | 0 | 0 | 80 | 35 |  |  |  |  | 1
2021-10-12 | B66855 | 2 | 중탄소 | SWRCH45FCR | 잔강최소화 | Al 탈산 | B | 35 | 45 | 53100 | 90.35 | B | B |  | B | 1 |  | 1 | 1540 | 1584 | 5000 |  |  | 5000 | 56.37 | 12 | 88692 | 1625 |  | N | 40 | 29 | [7 empty] | 임승우 | 2 |  |  |  |  | Y |  | 96.4 | 12-1 | 0 | 206.72 | A |  | 1621 | 1 | 0.31 | 1564 | 1.26 | 72 | 24 | 294 | 4:54 | 13 | 14 | 0 | 99 |  | 90.79 | 0 | 0 | N2 | 2021-10-13 05:52 | 2021-10-13 06:30 | 37 | 2021-10-13 05:40 | 49 | [14 empty] | 18.65 | 28.17 | [23 empty] | 0.28 | 0.28 | A | [9 empty] | 0 | 0 | 0 | 35 | 0 | 242 | 0 | 1009 | 0 | 562 | 0 | 0 | 161 | 10 |  |  | 4
2021-10-12 | B66856 | 2 | 중탄소 | SWRCH45FCR |  | Al 탈산 | B | 33 | 71 | 48750 | 81.48 | B | B |  | C | 1 |  | 1 | 1540 | 1580 | 4500 |  |  | 4500 | 50.74 | 12 | 88692 | 1614 |  | Y | 37 | 27 | [7 empty] | 최남길 | 2 |  |  |  |  | Y |  |  |  | 0 | 83.05 | A |  | 1615 | 1 | 0.31 | 1554 | 1.49 | 62 | 27 | 566 | 9:26 | 13 | 14 | 0 | 100 |  | 55.58 | 0 | 0 | N2 | 2021-10-13 06:40 | 2021-10-13 07:24 | 44 | 2021-10-13 06:30 | 54 | [14 empty] | 0 | 13.79 | [23 empty] | 0.21 | 0.21 | A | [9 empty] | 0 | 0 | 0 | 20 | 0 | 260 | 0 | 650 | 0 | 257 | 0 | 0 | 64 | 34 |  |  | 4
2021-10-12 | A67455 | 1 | 중탄소 | 25SICRMOV6M |  | Si 탈산 | B | 6 | 21 | 0 | 105.67 | B | C | C |  | 1 | 1 |  | 1530 | 1531 | 7300 |  |  | 7300 | 75.35 | 13 | 96876 | 1607 |  | Y | 65 | 39 | [7 empty] | 김형철 | 2 | [6 empty] | 154.2 |  | 0 | 281.18 | A |  | 1606 | 3 | 0.18 | 1572 | 0.97 | 77 | 31 | 316 | 5:16 | 18 | 18 | 105 | 0 |  | 0 |  | 700 | N2 | 2021-10-13 07:24 | 2021-10-13 07:55 | 31 | 2021-10-13 07:18 | 37 |  |  |  |  | N |  |  |  | Y | [5 empty] | 38.32 | 179.99 | [20 empty] | 0.71 |  |  | 0.1 | 0.04 | A | [9 empty] | 1700 | 165 | 0 | 0 | 0 | 0 | 0 | 847 | 0 | 0 | 0 | 0 | 94 | 12
2021-10-13 | B66857 | 2 | 중탄소 | SWRCH45FCR |  | Al 탈산 | B | 36 | 1 | 54100 | 85.25 | C | C |  | C | 1 |  | 1 | 1540 | 1584 | 5400 |  |  | 5400 | 52.19 | 14 | 103474 | 1648 |  | Y | 39 | 30 | [7 empty] | 추창도 | 2 |  |  |  |  | Y |  |  |  | 0 | 147.85 | A |  | 1633 | 1 | 0.31 | 1566 | 1.74 | 74 | 16 | 316 | 5:16 | 13 | 15 | 0 | 101 |  | 52.61 | 0 | 0 | N2 | 2021-10-13 07:46 | 2021-10-13 08:30 | 44 | 2021-10-13 07:33 | 57 | [14 empty] | 0 | 15.85 | [23 empty] | 0.75 | 0.75 | A | [9 empty] | 0 | 0 | 0 | 0 | 0 | 179 | 0 | 555 | 0 | 518 | 0 | 0 | 94 | 147 |  |  | 4
2021-10-13 | A67456 | 1 | 중탄소 | 25SICRMOV6M |  | Si 탈산 | B | 32 | 12 | 54300 | 98.93 | C | C | C |  | 1 | 1 |  | 1530 | 1573 | 6200 |  |  | 6200 | 59.43 | 14 | 104328 | 1612 | 336 | Y | 66 | 36 | [7 empty] | 양성호 | 2 |  |  |  |  | Y |  | 107.95 | 14-1 | 0 | 341.78 | A |  | 1604 | 3 | 0.21 | 1564 | 1.21 | 69 | 39 | 343 | 5:43 | 18 | 18 | 106 | 0 |  | 0 |  | 700 | N2 | 2021-10-13 08:32 | 2021-10-13 09:02 | 30 | 2021-10-13 08:32 | 30 | [14 empty] | 57.94 | 150.27 | [20 empty] | 0.56 |  |  | 2.19 | 0.04 | B | [9 empty] | 1760 | 283 | 0 | 42 | 0 | 0 | 0 | 844 | 0 | 0 | 0 | 0 | 43 | 42
2021-10-13 | B66858 | 2 | 중탄소 | SWRCH45FCR | TUNDISH교체전 | Al 탈산 | B | 1 | 54 | 52900 | 102.28 | C | C |  | C | 1 |  | 1 | 1540 | 1581 | 6200 |  |  | 6200 | 69.9 | 12 | 88692 | 1614 |  | Y | 52 | 37 | [7 empty] | 추창도 | 2 |  |  |  |  | Y |  |  |  | 0 | 250.29 | A |  | 1627 | 1 | 0.27 | 1573 | 1.17 | 81 | 32 | 324 | 5:24 | 13 | 14 | 0 | 102 |  | 72.35 | 0 | 0 | N2 | 2021-10-13 08:59 | 2021-10-13 09:43 | 44 | 2021-10-13 08:50 | 53 | [14 empty] | 0 | 20.04 | [23 empty] | 0.37 | 0.37 | A | [9 empty] | 94 | 0 | 0 | 24 | 0 | 252 | 0 | 634 | 0 | 364 | 0 | 0 | 91 | 70 |  |  | 2
2021-10-13 | A67457 | 1 | 중탄소 | 25SICRMOV6M | 잔강최소화전 | Si 탈산 | B | 38 | 22 | 54300 | 105.63 | C | C | C |  | 1 | 1 |  | 1530 | 1574 | 6900 |  |  | 6900 | 66.14 | 14 | 104328 | 1628 |  | Y | 71 | 40 | [7 empty] | 양성호 | 2 |  |  |  |  | Y |  |  |  | 0 | 231.33 | A |  | 1628 | 3 | 0.19 | 1585 | 1.34 | 90 | 51 | 345 | 5:45 | 18 | 18 | 107 | 0 |  | 0 |  | 800 | N2 | 2021-10-13 09:52 | 2021-10-13 10:17 | 25 | 2021-10-13 09:49 | 28 |  |  |  |  | N |  |  |  | Y | [5 empty] | 48.92 | 185 | [20 empty] | 0.74 |  |  | 0.36 | 0 | B | [9 empty] | 1714 | 115 | 0 | 33 | 0 | 0 | 0 | 1146 | 0 | 0 | 0 | 0 | 144 | 82
2021-10-13 | B66859 | 2 | 중탄소 | SRD1 | 잔강최소화 | Al 탈산 | B | 35 | 46 | 53150 | 125.63 | C | C |  | C | 1 |  | 1 | 1540 | 1554 | 7600 |  |  | 7600 | 76.73 | 14 | 99048 | 1641 | 342 | Y | 48 | 40 | [7 empty] | 추창도 | 2 |  |  |  |  | Y |  | 101.05 | 12-6 | 0 | 222.65 | A |  | 1649 | 1 | 0.34 | 1578 | 1.4 | 85 | 30 | 525 | 8:45 | 15 | 16 | 0 | 103 | 190 | 117.81 | 0 | 0 | N2 | 2021-10-13 10:56 | 2021-10-13 11:49 | 54 | 2021-10-13 10:18 | 91 | [14 empty] | 0 | 31.86 | [23 empty] | 3.49 | 3.49 | A | [9 empty] | 1433 | 0 | 236 | 51 | 0 | 284 | 0 | 751 | 0 | 361 | 0 | 0 | 0 | 63 |  |  | 4
2021-10-13 | A67458 | 1 | 고탄소 | STB2 | TUNDISH교체 | Al 탈산 | B | 5 | 20 | 52800 | 78.88 | C | C | C |  | 1 | 1 |  | 1520 | 1572 | 5500 |  |  | 5500 | 65 | 10 | 84610 | 1588 |  | Y | 42 | 34 | [7 empty] | 양성호 | 2 | [8 empty] | 257.51 | 0 | A |  | 1588 | 3 | 0.25 | 1539 | 1.32 | 83 | 38 | 120 | 2:00 | 25 | 25 | 108 | 0 |  | 0 |  | 650 | AR | 2021-10-13 10:46 | 2021-10-13 11:25 | 40 | 2021-10-13 10:45 | 40 |  |  |  |  | Y |  |  |  | Y | [5 empty] | 159.65 | 51.94 | [19 empty] | 1.88 |  |  |  | 1.29 | 0 | B | [9 empty] | 0 | 74 | 129 | 0 | 0 | 0 | 0 | 1389 | 0 | 593 | 0 | 0 | 392 | 20 |  |  |  |  | 1
2021-10-13 | A67459 | 1 | 고탄소 | STB2 |  | Al 탈산 | B | 6 | 22 | 52600 | 86.02 | C | C | C |  | 1 | 1 |  | 1520 | 1554 | 4800 |  |  | 4800 | 56.73 | 10 | 84610 | 1577 | 334 | Y | 42 | 27 | [7 empty] | 양성호 | 2 | [6 empty] | 97.35 | 12-7 | 225.68 | 0 | A |  | 1570 | 3 | 0.24 | 1525 | 1.1 | 69 | 33 | 257 | 4:17 | 25 | 25 | 109 | 0 |  | 0 |  | 700 | AR | 2021-10-13 11:50 | 2021-10-13 12:28 | 38 | 2021-10-13 11:47 | 41 |  |  |  |  | Y |  |  |  | Y | [5 empty] | 241.2 | 16.8 | [20 empty] | 1.44 |  |  | 0.01 | 0 | A | [9 empty] | 0 | 62 | 63 | 0 | 0 | 128 | 0 | 847 | 0 | 595 | 0 | 0 | 96 | 28
2021-10-13 | B66860 | 2 | 중탄소 | SRD1 |  | Al 탈산 | B | 33 | 72 | 48800 | 113.02 | C | C |  | C | 1 |  | 1 | 1540 | 1558 | 7400 |  |  | 7400 | 74.84 | 12 | 98880 | 1637 |  | Y | 43 | 40 | [7 empty] | 추창도 | 2 |  |  |  |  | Y |  | 98.4 | 11-8 | 0 | 270.79 | A |  | 1630 | 1 | 0.38 | 1560 | 1.24 | 67 | 32 | 521 | 8:41 | 15 | 16 | 0 | 104 |  | 71.33 | 0 | 0 | N2 | 2021-10-13 12:17 | 2021-10-13 12:50 | 33 | 2021-10-13 11:52 | 59 |  |  |  |  | N | [8 empty] | 5 | 0 | 19.35 | [23 empty] | 1.43 | 1.43 | A | [9 empty] | 1352 | 0 | 0 | 32 | 0 | 313 | 0 | 754 | 0 | 365 | 0 | 0 | 63 | 55
2021-10-13 | A67460 | 1 | 고탄소 | STB2 |  | Al 탈산 | B | 36 | 2 | 55000 | 80.75 | C | C | C |  | 1 | 1 |  | 1520 | 1536 | 5600 |  |  | 5600 | 55.16 | 12 | 101532 | 1567 |  | Y | 41 | 33 | [7 empty] | 양성호 | 2 | [5 empty] | 0 | 100.5 | 13-5 | 195.3 | 0 | A |  | 1561 | 3 | 0.22 | 1518 | 1.13 | 62 | 24 | 256 | 4:16 | 25 | 25 | 110 | 0 |  | 0 |  | 600 | AR | 2021-10-13 12:56 | 2021-10-13 13:28 | 32 | 2021-10-13 12:54 | 34 |  |  |  |  | Y |  |  |  | Y | [5 empty] | 220.1 | 0 | [20 empty] | 1.16 |  |  | 0.01 | 0 | A | [9 empty] | 0 | 67 | 155 | 0 | 0 | 125 | 0 | 753 | 0 | 595 | 0 | 0 | 98 | 54
2021-10-13 | B66861 | 2 | 중탄소 | SRD1 |  | Al 탈산 | B | 32 | 13 | 54750 | 105.27 | C | C |  | C | 1 |  | 1 | 1540 | 1551 | 6300 |  |  | 6300 | 65.22 | 12 | 96597 | 1635 |  | Y | 41 | 32 | [7 empty] | 추창도 | 2 |  |  |  |  | Y |  |  |  | 28.49 | 219.55 | A |  | 1627 | 1 | 0.32 | 1559 | 1.29 | 66 | 27 | 285 | 4:45 | 15 | 19 | 0 | 105 |  | 141.09 | 0 | 0 | N2 | 2021-10-13 13:27 | 2021-10-13 13:55 | 28 | 2021-10-13 13:05 | 49 | [14 empty] | 0 | 36.1 | [23 empty] | 1.27 | 1.27 | A | [9 empty] | 1212 | 0 | 0 | 26 | 0 | 375 | 0 | 753 | 0 | 404 | 0 | 0 | 122 | 125
2021-10-13 | A67461 | 1 | 고탄소 | STB2 |  | Al 탈산 | B | 38 | 23 | 54000 | 77.08 | C | C | C |  | 1 | 1 |  | 1520 | 1541 | 5300 |  |  | 5300 | 52.2 | 12 | 101532 | 1549 |  | Y | 42 | 38 | [7 empty] | 양성호 | 2 |  | Y |  |  |  |  | 103.25 | 13-3 | 209.66 | 0 | A |  | 1549 | 3 | 0.22 | 1519 | 0.83 | 63 | 29 | 264 | 4:24 | 25 | 25 | 111 | 0 |  | 0 |  | 500 | AR | 2021-10-13 13:59 | 2021-10-13 14:29 | 30 | 2021-10-13 13:59 | 30 |  |  |  |  | Y |  |  |  | Y | [5 empty] | 0.18 | 0 | [20 empty] | 0.93 |  |  | 5.65 | 0 | B | [9 empty] | 0 | 0 | 206 | 0 | 0 | 127 | 0 | 1049 | 0 | 902 | 0 | 0 | 99 | 0
2021-10-13 | B66862 | 2 | 중탄소 | SRD1 |  | Al 탈산 | B | 1 | 55 | 53200 | 86.75 | C | C |  | D | 1 |  | 1 | 1540 | 1530 | 7100 |  |  | 7100 | 88.25 | 10 | 80450 | 1614 |  | Y | 42 | 36 | [7 empty] | 추창도 | 2 |  |  |  |  | Y |  | 99.6 | 12-3 | 0.54 | 175.25 | A |  | 1616 | 1 | 0.39 | 1555 | 1.55 | 62 | 22 | 334 | 5:34 | 15 | 16 | 0 | 106 |  | 128.55 | 0 | 0 | N2 | 2021-10-13 14:31 | 2021-10-13 14:56 | 25 | 2021-10-13 14:19 | 37 |  |  |  |  | N | [8 empty] | 4 | 0 | 27.69 | [23 empty] | 0.25 | 0.25 | A | [9 empty] | 1429 | 0 | 292 | 106 | 0 | 303 | 0 | 699 | 0 | 250 | 0 | 0 | 98 | 73
2021-10-13 | A67462 | 1 | 고탄소 | STB2 |  | Al 탈산 | B | 5 | 21 | 53400 | 87.23 | C | D | D |  | 1 | 1 |  | 1520 | 1579 | 3600 |  |  | 3600 | 42.55 | 10 | 84610 | 1554 |  | Y | 40 | 29 | [7 empty] | 양성호 | 2 | [6 empty] | 102.6 | 13-3 | 226.35 | 0 | A |  | 1554 | 3 | 0.15 | 1509 | 0.96 | 53 | 27 | 259 | 4:19 | 25 | 25 | 112 | 0 |  | 0 |  | 300 | AR | 2021-10-13 15:15 | 2021-10-13 15:34 | 19 | 2021-10-13 15:15 | 19 |  |  |  |  | Y |  |  |  | Y | [5 empty] | 174.41 | 0 | [20 empty] | 1.15 |  |  | 7.42 | 0 | B | [9 empty] | 0 | 34 | 135 | 22 | 0 | 0 | 0 | 130 | 0 | 155 | 0 | 0 | 121 | 34
2021-10-13 | B66863 | 2 | 중탄소 | SCM440 |  | Al 탈산 | B | 35 | 47 | 52450 | 93.42 | D | D |  | D | 1 |  | 1 | 1540 | 1550 | 6500 |  |  | 6500 | 43.35 | 20 | 149944 | 1608 |  | Y | 43 | 38 | [7 empty] | 이기호 | 2 | [6 empty] | 98.15 | 12-3 | 0 | 97 | A |  | 1619 | 1 | 0.42 | 1554 | 1.5 | 58 | 26 | 302 | 5:02 | 15 | 20 | 0 | 107 |  | 157.17 | 0 | 0 | N2 | 2021-10-13 15:38 | 2021-10-13 16:02 | 23 | 2021-10-13 15:25 | 37 |  |  |  |  | N | [8 empty] | 4 | 0 | 39.28 | [20 empty] | 0.42 |  |  | 0.35 | 0.35 | A | [9 empty] | 1247 | 0 | 0 | 28 | 0 | 206 | 0 | 850 | 0 | 250 | 0 | 0 | 0 | 6
2021-10-13 | A67463 | 1 | 고탄소 | STB2 |  | Al 탈산 | B | 6 | 23 | 52300 | 75.47 | D | D | D |  | 1 | 1 |  | 1520 | 1532 | 5000 |  |  | 5000 | 49.47 | 12 | 101068 | 1557 |  | Y | 41 | 29 | [7 empty] | 김덕진 | 2 |  | Y |  |  |  |  | 99.5 | 12-9 | 176.88 | 0 | A |  | 1557 | 3 | 0.16 | 1523 | 0.94 | 67 | 29 | 234 | 3:54 | 25 | 25 | 113 | 0 |  | 0 |  | 500 | AR | 2021-10-13 16:07 | 2021-10-13 16:38 | 31 | 2021-10-13 16:05 | 33 |  |  |  |  | Y |  |  |  | Y | [5 empty] | 178.14 | 0 | [20 empty] | 1.02 |  |  | 0 | 0 | A | [9 empty] | 0 | 22 | 149 | 17 | 0 | 126 | 0 | 497 | 0 | 400 | 0 | 0 | 75 | 43
2021-10-13 | B66864 | 2 | 중탄소 | 42CRMOS4HH |  | Si 탈산 | B | 33 | 73 | 48000 | 99.42 | D | D |  | D | 1 |  | 1 | 1540 | 1557 | 7700 |  |  | 7700 | 163.69 | 6 | 47040 | 1622 |  | Y | 47 | 43 | [7 empty] | 김규완 | 2 | [8 empty] | 0 | 128.65 | A |  | 1634 | 1 | 0.43 | 1568 | 1.57 | 76 | 45 | 300 | 5:00 | 18 | 19 | 0 | 108 |  | 151.78 | 0 | 0 | N2 | 2021-10-13 17:00 | 2021-10-13 17:08 | 8 | 2021-10-13 16:44 | 24 |  |  |  |  | N | [8 empty] | 5 | 0 | 36.39 | [20 empty] | 0.45 |  |  | 0.59 | 0.59 | A | [9 empty] | 1757 | 0 | 810 | 27 | 0 | 155 | 0 | 748 | 0 | 251 | 0 | 0 | 119 | 11 |  |  | 6
2021-10-13 | A67464 | 1 | 고탄소 | STB2 |  | Al 탈산 | B | 36 | 3 | 54000 | 79.93 | D | D | D |  | 1 | 1 |  | 1520 | 1552 | 4700 |  |  | 4700 | 46.29 | 12 | 101532 | 1558 |  | Y | 41 | 27 | [7 empty] | 김덕진 | 2 | [6 empty] | 102.9 | 13-8 | 4.85 | 0 | A |  | 1558 | 3 | 0.17 | 1527 | 0.79 | 71 | 28 | 120 | 2:00 | 25 | 28 | 114 | 0 |  | 0 |  | 500 | AR | 2021-10-13 17:11 | 2021-10-13 17:39 | 28 | 2021-10-13 17:09 | 30 |  |  |  |  | Y |  |  |  | Y | [5 empty] | 193.45 | 0 | [20 empty] | 1.11 |  |  | 0.03 | 0 | A | [9 empty] | 0 | 60 | 257 | 0 | 0 | 128 | 0 | 498 | 0 | 398 | 0 | 0 | 64 | 108
2021-10-13 | B66865 | 2 | 중탄소 | 42CRMOS4HH |  | Si 탈산 | B | 32 | 14 | 54150 | 99.97 | D | D |  | D | 1 |  | 1 | 1540 | 1576 | 6700 |  |  | 6700 | 67.94 | 17 | 98617 | 1616 |  | Y | 45 | 38 | [7 empty] | 김규완 | 2 | [6 empty] | 96.85 | 12-8 | 0 | 110.39 | A |  | 1623 | 1 | 0.36 | 1559 | 1.5 | 67 | 38 | 298 | 4:58 | 18 | 19 | 0 | 109 |  | 140.7 | 0 | 0 | N2 | 2021-10-13 17:59 | 2021-10-13 18:13 | 15 | 2021-10-13 17:39 | 35 |  |  |  |  | N | [8 empty] | 3.5 | 0 | 32.11 | [20 empty] | 0.52 |  |  | 0.56 | 0.56 | A | [9 empty] | 1705 | 0 | 755 | 17 | 0 | 0 | 0 | 698 | 0 | 201 | 0 | 0 | 121 | 44 |  |  | 6
2021-10-13 | A67465 | 1 | 고탄소 | STB2 |  | Al 탈산 | B | 38 | 24 | 54800 | 76.45 | D | D | D |  | 1 | 1 |  | 1520 | 1535 | 5000 |  |  | 5000 | 49.25 | 12 | 101532 | 1560 |  | Y | 40 | 29 | [7 empty] | 차승주 | 2 |  | Y |  |  |  |  | 104.5 | 13-5 | 244.65 | 0 | A |  | 1560 | 3 | 0.22 | 1513 | 1.27 | 57 | 24 | 263 | 4:23 | 25 | 25 | 115 | 0 |  | 0 |  | 500 | AR | 2021-10-13 18:18 | 2021-10-13 18:43 | 25 | 2021-10-13 18:16 | 27 |  |  |  |  | Y |  |  |  | Y | [5 empty] | 185.66 | 0 | [20 empty] | 0.94 |  |  | 0.05 | 0 | A | [9 empty] | 0 | 0 | 187 | 22 | 0 | 126 | 0 | 498 | 0 | 396 | 0 | 0 | 0 | 40
2021-10-13 | B66866 | 2 | 중탄소 | 42CRMOS4HH |  | Si 탈산 | B | 1 | 56 | 52150 | 97.83 | D | D |  | D | 1 |  | 1 | 1540 | 1564 | 7300 |  |  | 7300 | 73.64 | 13 | 99125 | 1623 |  | Y | 45 | 43 | [7 empty] | 김규완 | 2 |  |  |  |  | Y |  | 98.35 | 12-1 | 0 | 120.26 | A |  | 1627 | 1 | 0.36 | 1562 | 1.69 | 70 | 36 | 265 | 4:25 | 18 | 19 | 0 | 110 |  | 132.54 | 0 | 0 | N2 | 2021-10-13 18:52 | 2021-10-13 19:17 | 25 | 2021-10-13 18:34 | 43 |  |  |  |  | N | [8 empty] | 4 | 0 | 31.4 | [20 empty] | 0.5 |  |  | 0.61 | 0.61 | A | [9 empty] | 1769 | 0 | 746 | 39 | 0 | 0 | 0 | 701 | 0 | 209 | 0 | 0 | 122 | 11 |  |  | 6
2021-10-13 | A67466 | 1 | 고탄소 | STB2 |  | Al 탈산 | B | 5 | 22 | 53100 | 78.18 | D | D | D |  | 1 | 1 |  | 1520 | 1533 | 5400 |  |  | 5400 | 53.19 | 12 | 101532 | 1552 |  | Y | 43 | 30 | [7 empty] | 김덕진 | 2 | [6 empty] | 104.4 | 13-5 | 205.69 | 0 | A |  | 1552 | 3 | 0.24 | 1522 | 0.86 | 66 | 29 | 257 | 4:17 | 25 | 25 | 116 | 0 |  | 0 |  | 500 | AR | 2021-10-13 19:20 | 2021-10-13 19:48 | 29 | 2021-10-13 19:19 | 30 |  |  |  |  | Y |  |  |  | Y | [5 empty] | 172.44 | 0 | [20 empty] | 1.18 |  |  | 5.05 | 0 | A | [9 empty] | 0 | 32 | 172 | 0 | 0 | 125 | 0 | 498 | 0 | 400 | 0 | 0 | 50 | 33
2021-10-13 | B66867 | 2 | 중탄소 | 42CRMOS4HH | TUNDISH교체전 | Si 탈산 | B | 35 | 48 | 52300 | 106.77 | D | D |  | D | 1 |  | 1 | 1540 | 1538 | 7000 |  |  | 7000 | 76.21 | 12 | 91852 | 1627 |  | Y | 53 | 35 | [7 empty] | 김규완 | 2 | [8 empty] | 0 | 172.92 | A |  | 1624 | 1 | 0.34 | 1563 | 1.49 | 71 | 36 | 273 | 4:33 | 18 | 19 | 0 | 111 |  | 145.58 | 0 | 0 | N2 | 2021-10-13 19:57 | 2021-10-13 20:22 | 25 | 2021-10-13 19:39 | 43 |  |  |  |  | N | [8 empty] | 4.5 | 0 | 33.23 | [20 empty] | 0.49 |  |  | 0.57 | 0.57 | A | [9 empty] | 1723 | 0 | 763 | 37 | 0 | 0 | 0 | 693 | 0 | 210 | 0 | 0 | 119 | 34 |  |  | 6
2021-10-13 | A67467 | 1 | 고탄소 | STB2 |  | Al 탈산 | B | 6 | 24 | 52300 | 85.22 | D | D | D |  | 1 | 1 |  | 1520 | 1560 | 4700 |  |  | 4700 | 46.29 | 12 | 101532 | 1564 |  | Y | 48 | 27 | [7 empty] | 김덕진 | 2 |  | Y |  |  |  |  | 105.55 | 13-6 | 355.86 | 0 | A |  | 1564 | 3 | 0.24 | 1526 | 1.09 | 70 | 38 | 262 | 4:22 | 25 | 26 | 117 | 0 |  | 0 |  | 500 | AR | 2021-10-13 20:34 | 2021-10-13 20:53 | 19 | 2021-10-13 20:32 | 22 |  |  |  |  | Y |  |  |  | Y | [5 empty] | 175.53 | 0 | [20 empty] | 1.01 |  |  | 0.02 | 0 | A | [9 empty] | 0 | 0 | 269 | 0 | 0 | 127 | 0 | 499 | 0 | 399 | 0 | 0 | 0 | 33
2021-10-13 | B66868 | 2 | 중탄소 | AE1548 | TUNDISH교체 | Al 탈산 | B | 33 | 74 | 48100 | 99.08 | D | D |  | D | 1 |  | 1 | 1540 | 1547 | 7500 |  |  | 7500 | 79.48 | 14 | 94360 | 1640 | 341 | Y | 46 | 43 | [7 empty] | 김규완 | 2 |  |  |  |  | Y |  | 94.3 | 11-4 | 0 | 122.42 | A |  | 1645 | 1 | 0.38 | 1574 | 1.79 | 86 | 34 | 273 | 4:33 | 15 | 16 | 0 | 112 |  | 209.97 | 0 | 0 | N2 | 2021-10-13 21:08 | 2021-10-13 21:50 | 42 | 2021-10-13 20:48 | 62 |  |  |  |  | Y | [8 empty] | 5 | 0 | 38.72 | [19 empty] | 2.01 |  |  |  | 0.52 | 0.52 | A | [9 empty] | 0 | 7 | 1370 | 80 | 0 | 136 | 0 | 803 | 0 | 200 | 0 | 0 | 68 | 28 |  |  | 6 |  | 1
2021-10-13 | A67468 | 1 | 고탄소 | STB2 |  | Al 탈산 | B | 36 | 4 | 53500 | 82.87 | D | D | D |  | 1 | 1 |  | 1520 | 1554 | 4400 |  |  | 4400 | 52 | 10 | 84610 | 1565 |  | Y | 41 | 26 | [7 empty] | 김덕진 | 2 | [6 empty] | 101.1 | 13-6 | 184.42 | 0 | A |  | 1565 | 3 | 0.22 | 1519 | 1.15 | 63 | 28 | 250 | 4:10 | 25 | 25 | 118 | 0 |  | 0 |  | 550 | AR | 2021-10-13 21:31 | 2021-10-13 22:05 | 34 | 2021-10-13 21:28 | 36 |  |  |  |  | Y |  |  |  | Y | [5 empty] | 209.26 | 0 | [20 empty] | 1.09 |  |  | 0.03 | 0 | A | [9 empty] | 0 | 69 | 182 | 18 | 0 | 125 | 0 | 499 | 0 | 398 | 0 | 0 | 0 | 84
2021-10-13 | B66869 | 2 | 중탄소 | AE1548 |  | Al 탈산 | B | 32 | 15 | 0 | 124.73 | D | D |  | D | 1 |  | 1 | 1540 | 1557 | 6300 |  |  | 6300 | 68.07 | 13 | 92554 | 1629 |  | Y | 41 | 36 | [7 empty] | 김규완 | 2 | [6 empty] | 154.3 |  | 0 | 119.92 | A |  | 1627 | 1 | 0.37 | 1552 | 1.51 | 64 | 27 | 289 | 4:49 | 15 | 16 | 0 | 113 |  | 113.14 | 0 | 0 | N2 | 2021-10-13 22:31 | 2021-10-13 22:50 | 19 | 2021-10-13 21:43 | 66 |  |  |  |  | Y | [8 empty] | 3.5 | 0 | 24.81 | [20 empty] | 1.04 |  |  | 0.09 | 0.09 | A | [9 empty] | 22 | 0 | 1404 | 67 | 0 | 146 | 0 | 699 | 0 | 202 | 0 | 0 | 0 | 51 |  |  | 4
2021-10-13 | A67469 | 1 | 고탄소 | STB2 |  | Al 탈산 | B | 38 | 25 | 54700 | 82.87 | D | B | B |  | 1 | 1 |  | 1520 | 1531 | 5900 |  |  | 5900 | 69.73 | 10 | 84610 | 1559 |  | Y | 42 | 33 | [15 empty] | 102.9 | 13-3 | 299.73 | 0 | A |  | 1561 | 3 | 0.24 | 1523 | 0.97 | 67 | 29 | 268 | 4:28 | 25 | 25 | 119 | 0 |  | 0 |  | 550 | AR | 2021-10-13 22:41 | 2021-10-13 23:19 | 37 | 2021-10-13 22:40 | 39 |  |  |  |  | Y |  |  |  | Y | [5 empty] | 210.05 | 0 | [20 empty] | 1.02 |  |  | 1.76 | 0 | A | [9 empty] | 0 | 32 | 210 | 0 | 0 | 127 | 0 | 498 | 0 | 396 | 0 | 0 | 53 | 25
2021-10-13 | B66870 | 2 | 중탄소 | AE1548 |  | Al 탈산 | B | 1 | 57 | 52600 | 126.75 | D | B |  | B | 1 |  | 1 | 1540 | 1559 | 7600 |  |  | 7600 | 79.43 | 15 | 95676 | 1646 |  | Y | 60 | 44 | [7 empty] | 김규완 | 2 |  |  |  |  | Y |  | 96.7 | 11-9 | 0 | 132.73 | A |  | 1635 | 1 | 0.32 | 1560 | 1.2 | 72 | 36 | 294 | 4:54 | 15 | 20 | 0 | 114 |  | 82.32 | 0 | 0 | N2 | 2021-10-13 23:32 | 2021-10-13 23:55 | 24 | 2021-10-13 23:09 | 47 |  |  |  |  | Y | [8 empty] | 4.8 | 0 | 25.16 | [20 empty] | 0.83 |  |  | 1.34 | 1.34 | A | [9 empty] | 63 | 0 | 1361 | 79 | 0 | 165 | 0 | 705 | 0 | 201 | 0 | 0 | 0 | 6 |  |  | 2
2021-10-13 | B66871 | 2 | 중탄소 | AE1548 | 연주종료 | Al 탈산 | B | 35 | 49 | 52550 | 108.15 | B | B |  | B | 1 |  | 1 | 1540 | 1546 | 8000 |  |  | 8000 | 84.58 | 14 | 94586 | 1609 |  | Y | 54 | 42 |  |  | B66868 | 06 |  |  |  | 최남길 | 2 |  |  | Y |  |  |  | 107.05 | 13-1 | 0 | 143.93 | A |  | 1627 | 1 | 0.27 | 1565 | 1.4 | 77 | 38 | 337 | 5:37 | 15 | 21 | 0 | 115 |  | 73.32 | 0 | 0 | N2 | 2021-10-14 00:30 | 2021-10-14 01:01 | 30 | 2021-10-14 00:10 | 50 |  |  |  |  | Y | [8 empty] | 3.2 | 0 | 23.96 | [20 empty] | 0.78 |  |  | 0.97 | 0.97 | A | [9 empty] | 67 | 0 | 1416 | 71 | 0 | 167 | 0 | 648 | 0 | 206 | 0 | 0 | 136 | 25 |  |  | 4
2021-10-13 | A67470 | 1 | 고탄소 | STB2 |  | Al 탈산 | B | 5 | 23 | 53500 | 79.08 | B | B | B |  | 1 | 1 |  | 1520 | 1530 | 5100 |  |  | 5100 | 50.23 | 12 | 101532 | 1565 |  | Y | 40 | 31 | [7 empty] | 김형철 | 2 |  | Y |  |  |  |  | 98.25 | 12-8 | 283.21 | 0 | A |  | 1565 | 3 | 0.23 | 1520 | 1.18 | 64 | 35 | 282 | 4:42 | 25 | 25 | 120 | 0 |  | 0 |  | 550 | AR | 2021-10-14 00:04 | 2021-10-14 00:24 | 20 | 2021-10-14 00:03 | 21 |  |  |  |  | Y |  |  |  | Y | [5 empty] | 205.14 | 0 | [20 empty] | 0.94 |  |  | 5.69 | 0 | A | [9 empty] | 228 | 30 | 301 | 0 | 0 | 126 | 0 | 499 | 0 | 397 | 0 | 0 | 0 | 44
2021-10-13 | A67471 | 1 | 고탄소 | STB2 |  | Al 탈산 | B | 6 | 25 | 52900 | 83.03 | B | B | B |  | 1 | 1 |  | 1520 | 1531 | 5900 |  |  | 5900 | 58.11 | 12 | 101532 | 1557 |  | Y | 41 | 37 | [7 empty] | 박재승 | 2 |  | Y |  |  |  |  | 101.3 | 13-1 | 228.99 | 0 | A |  | 1557 | 3 | 0.22 | 1514 | 1.08 | 58 | 31 | 258 | 4:18 | 25 | 25 | 121 | 0 |  | 0 |  | 550 | AR | 2021-10-14 01:08 | 2021-10-14 01:25 | 17 | 2021-10-14 01:07 | 18 |  |  |  |  | Y |  |  |  | Y | [5 empty] | 213.65 | 0 | [20 empty] | 0.98 |  |  | 15.41 | 0 | A | [9 empty] | 0 | 38 | 173 | 0 | 0 | 128 | 0 | 971 | 0 | 546 | 0 | 0 | 137 | 74
2021-10-13 | B66872 | 2 | 저탄소 | SCM415 | 연주시작 | Al 탈산 | T | 36 | 5 | 47200 | 90.07 | B | B |  | B | 1 |  | 1 | 1555 | 1579 | 8000 |  |  | 8000 | 64.72 | 45 | 123615 | 1660 |  | Y | 45 | 40 | [7 empty] | 최남길 | 2 |  |  |  |  | Y |  | 99.3 | 13-3 | 0 | 184.48 | A |  | 1666 | 1 | 0.3 | 1603 | 1.78 | 87 | 36 | 264 | 4:24 | 10 | 14 | 0 | 116 |  | 102.68 | 0 | 0 | N2 | 2021-10-14 02:05 |  | 25 | 2021-10-14 01:53 | 37 |  |  |  |  | N | [8 empty] | 5.3 | 0 | 23.25 | [23 empty] | 0.29 | 0.29 | A | [9 empty] | 555 | 673 | 288 | 62 | 0 | 193 | 0 | 966 | 0 | 459 | 0 | 0 | 146 | 0 |  |  | 9 |  | 1
2021-10-13 | A67472 | 1 | 고탄소 | STB2 |  | Al 탈산 | B | 33 | 75 | 54300 | 75.58 | B | B | B |  | 1 | 1 |  | 1520 | 1558 | 4300 |  |  | 4300 | 50.82 | 10 | 84610 | 1564 |  | Y | 40 | 26 | [7 empty] | 김형철 | 2 |  | Y |  |  |  |  | 98.95 | 11-8 | 231.14 | 0 | A |  | 1564 | 3 | 0.22 | 1522 | 1.2 | 66 | 36 | 262 | 4:22 | 25 | 25 | 122 | 0 |  | 0 |  | 550 | AR | 2021-10-14 02:05 | 2021-10-14 02:27 | 22 | 2021-10-14 02:04 | 23 |  |  |  |  | Y |  |  |  | Y | [5 empty] | 190.05 | 0 | [20 empty] | 0.77 |  |  | 18.01 | 0 | A | [9 empty] | 306 | 40 | 239 | 0 | 0 | 128 | 0 | 497 | 0 | 399 | 0 | 0 | 0 | 84
2021-10-13 | B66873 | 2 | 저탄소 | SCM415HS | 연주종료 | Al 탈산 | T | 32 | 16 | 53900 | 86 | B | B |  | B | 1 |  | 1 | 1555 | 1588 | 7200 |  |  | 7200 | 145.61 | 18 | 49446 | 1653 |  | Y | 44 | 37 | [7 empty] | 최남길 | 2 |  |  |  |  | Y |  | 102.7 | 13-4 | 0 | 281.17 | A |  | 1651 | 1 | 0.28 | 1598 | 1.47 | 85 | 42 | 269 | 4:29 | 10 | 13 | 0 | 117 | 120 | 91.01 | 0 | 0 | N2 | 2021-10-14 03:05 |  | 28 | 2021-10-14 02:54 | 39 |  |  |  |  | Y | [8 empty] | 4.2 | 0 | 20.96 | [23 empty] | 0.16 | 0.16 | A | [9 empty] | 777 | 877 | 208 | 20 | 0 | 196 | 0 | 602 | 0 | 258 | 0 | 0 | 61 | 0 |  |  | 6
2021-10-13 | A67473 | 1 | 고탄소 | STB2 |  | Al 탈산 | B | 38 | 26 | 54800 | 75.17 | B | B | B |  | 1 | 1 |  | 1520 | 1550 | 4700 |  |  | 4700 | 46.29 | 12 | 101532 | 1554 |  | Y | 41 | 32 | [7 empty] | 김형철 | 2 |  | Y |  |  |  |  | 109.55 | 13-10 | 286.17 | 0 | A |  | 1554 | 3 | 0.23 | 1512 | 1.14 | 56 | 28 | 273 | 4:33 | 25 | 25 | 123 | 0 |  | 0 |  | 550 | AR | 2021-10-14 03:07 | 2021-10-14 03:27 | 20 | 2021-10-14 03:05 | 21 |  |  |  |  | Y |  |  |  | Y | [5 empty] | 197.26 | 0 | [20 empty] | 1.11 |  |  | 22.57 | 0 | A | [9 empty] | 344 | 64 | 316 | 0 | 0 | 126 | 0 | 498 | 0 | 400 | 0 | 0 | 0 | 54
2021-10-13 | B66874 | 2 | 저탄소 | SCM415HS | 연주종료 | Al 탈산 | T | 11 | 33 | 53700 | 89.17 | B | B |  | B | 1 |  | 1 | 1555 | 1588 | 6800 |  |  | 6800 | 75.01 | 33 | 90651 | 1665 |  | Y | 44 | 35 | [7 empty] | 최남길 | 2 |  |  |  |  | Y |  |  |  | 0 | 152.94 | A |  | 1657 | 1 | 0.28 | 1587 | 2.07 | 74 | 23 | 265 | 4:25 | 10 | 13 | 0 | 118 |  | 98.89 | 0 | 0 | N2 | 2021-10-14 04:05 |  | 27 | 2021-10-14 03:48 | 45 |  |  |  |  | Y | [8 empty] | 4.2 | 0 | 21 | [23 empty] | 0.18 | 0.18 | A | [9 empty] | 349 | 1063 | 0 | 31 | 0 | 197 | 0 | 669 | 0 | 260 | 0 | 0 | 55 | 0 |  |  | 4
2021-10-13 | A67474 | 1 | 고탄소 | STB2 |  | Al 탈산 | B | 5 | 24 | 0 | 79.73 | B | B | B |  | 1 | 1 |  | 1520 | 1534 | 4500 |  |  | 4500 | 53.19 | 10 | 84610 | 1555 |  | Y | 41 | 28 | [7 empty] | 김형철 | 2 |  | Y |  |  |  |  | 153.45 |  | 280.9 | 0 | A |  | 1555 | 3 | 0.22 | 1518 | 0.97 | 62 | 30 | 262 | 4:22 | 25 | 25 | 124 | 0 |  | 0 |  | 550 | AR | 2021-10-14 04:06 | 2021-10-14 04:35 | 29 | 2021-10-14 04:05 | 30 |  |  |  |  | Y |  |  |  | Y | [5 empty] | 202.55 | 0 | [20 empty] | 0.95 |  |  | 26.08 | 0 | A | [9 empty] | 277 | 28 | 245 | 0 | 0 | 126 | 0 | 496 | 0 | 399 | 0 | 0 | 0 | 34
2021-10-13 | B66875 | 2 | 저탄소 | SCM415HS | TUNDISH교체전 | Al 탈산 | T | 18 | 24 | 53000 | 93.97 | B | B |  | B | 1 |  | 1 | 1555 | 1546 | 9300 |  |  | 9300 | 93.1 | 33 | 99891 | 1640 |  | Y | 53 | 46 |  |  | B66872 | 05 |  |  |  | 최남길 | 2 |  |  | Y |  | Y |  | 107.4 | 13-8 | 0 | 203.34 | A |  | 1651 | 1 | 0.31 | 1586 | 1.75 | 73 | 27 | 291 | 4:51 | 10 | 11 | 0 | 119 | 100 | 75.34 | 0 | 0 | N2 | 2021-10-14 05:11 |  | 20 | 2021-10-14 05:02 | 30 |  |  |  |  | Y | [8 empty] | 4.2 | 0 | 16.41 | [23 empty] | 0.12 | 0.12 | A | [9 empty] | 339 | 1066 | 0 | 0 | 0 | 211 | 0 | 741 | 0 | 260 | 0 | 0 | 57 | 0 |  |  | 4
2021-10-13 | A67475 | 1 | 고탄소 | STB2 |  | Al 탈산 | B | 6 | 26 | 52200 | 95.78 | B | B | B |  | 1 | 1 |  | 1520 | 1539 | 4900 |  |  | 4900 | 48.26 | 12 | 101532 | 1560 |  | Y | 43 | 32 | [7 empty] | 김형철 | 2 |  |  | Y |  |  |  | 109 | 13-9 | 129.73 | 0 | A |  | 1560 | 3 | 0.22 | 1510 | 0.96 | 54 | 26 | 277 | 4:37 | 25 | 25 | 125 | 0 |  | 0 |  | 550 | AR | 2021-10-14 05:18 | 2021-10-14 05:37 | 19 | 2021-10-14 05:17 | 20 |  |  |  |  | Y |  |  |  | Y | [5 empty] | 274.87 | 0 | [20 empty] | 1.23 |  |  | 41.71 | 0 | A | [9 empty] | 359 | 72 | 322 | 0 | 0 | 128 | 0 | 609 | 0 | 395 | 0 | 0 | 32 | 41
2021-10-13 | B66876 | 2 | 저탄소 | SCM420HI |  | Al 탈산 | I | 35 | 50 | 52300 | 114.52 | B | B |  | C | 1 |  | 1 | 1560 | 1573 | 9000 |  |  | 9000 | 104.17 | 20 | 86400 | 1692 | 342 | INGOT | 57 | 44 |  |  | B66873 | 05 |  |  |  | 최남길 | 2 |  |  | Y |  | Y |  | 101.7 | 12-6 | 164.65 | 0 | A |  | 1676 | 1 | 0.29 | 1597 | 1.68 | 87 |  | 263 | 4:23 | 20 | 24 | 0 | 120 |  | 95.86 | 0 | 0 | AR | 2021-10-14 06:39 |  | 21 | 2021-10-14 06:28 | [15 empty] | 28.23 | 0 | [18 empty] | 1.1 |  |  |  |  | 0.08 | 0.08 | A | [9 empty] | 1258 | 247 | 0 | 31 | 0 | 215 | 0 | 842 | 0 | 257 | 0 | 0 | 60 | 0
2021-10-13 | A67476 | 1 | 고탄소 | STB2 | TUNDISH교체전 | Al 탈산 | B | 36 | 6 | 54200 | 97.35 | B | B | C |  | 1 | 1 |  | 1520 | 1538 | 5100 |  |  | 5100 | 51.43 | 12 | 99158 | 1545 |  | Y | 45 | 33 | [7 empty] | 김형철 | 2 |  |  | Y |  |  |  | 105.7 | 13-10 | 168.08 | 0 | A |  | 1555 | 3 | 0.29 | 1518 | 0.9 | 62 | 22 | 286 | 4:46 | 25 | 26 | 126 | 0 |  | 0 |  | 500 | AR | 2021-10-14 06:28 | 2021-10-14 06:44 | 16 | 2021-10-14 06:16 | 28 |  |  |  |  | Y |  |  |  | Y | [5 empty] | 204.14 | 0 | [20 empty] | 1.82 |  |  | 0.01 | 0 | B | [9 empty] | 302 | 82 | 268 | 0 | 0 | 125 | 0 | 696 | 0 | 550 | 0 | 0 | 33 | 98
2021-10-13 | A67477 | 1 | 고탄소 | P-AE1055LSM | TUNDISH교체 | Al 탈산 | B | 11 | 35 | 54100 | 266.08 | B | C | A |  | 2 | 1 |  | 1520 | 1532 | 14000 | 7400 |  | 21400 | 252.93 | 10 | 84610 | 1663 | 336 | Y | 167 | 77 |  | Y | [5 empty] | 양성호 | 2 | [8 empty] | 24.62 | 343.41 | A |  | 1638 | 3 | 0.19 | 1591 | 0.48 | 107 | 55 | 347 | 5:47 | 25 | 31 | 1 | 0 |  | 0 |  | 999 | N2 | 2021-10-14 15:26 | 2021-10-14 16:10 | 48 | 2021-10-14 15:24 | 50 | [14 empty] | 0 | 568.28 | [19 empty] | 2.25 |  |  |  | 24.86 | 4.59 | B |  |  | 7.575 | 27.592 | 53.617 | 0.291 | 7.078 | 1.943 | 1505.08 | 0 | 0 | 806 | 33 | 0 | 264 | 0 | 1254 | 0 | 794 | 0 | 0 | 193 | 48 |  |  |  |  | 1
2021-10-13 | B66877 | 2 | 저탄소 | SCR420HQ | TUNDISH교체 | Al 탈산 | B | 32 | 17 | 54000 | 110.92 | B | C |  |  | 1 |  | 1 | 1555 | 1631 | 7700 |  |  | 7700 | 75.84 | 12 | 101532 | 1684 |  | Y | 56 | 43 | [7 empty] | 고승만 | 2 |  |  |  |  | Y |  | 107.6 | 13-10 | 0 | 141.31 | A |  |  | 1 | 0.31 | 1616 |  | 104 | 49 | 369 | 6:09 | 16 | 20 |  |  |  | 0 | 0 |  | N2 | 2021-10-14 07:47 | 2021-10-14 08:14 | 27 | 2021-10-14 07:33 | 42 | [14 empty] | 0 | 0.6 | [19 empty] | 2.03 |  |  |  | 0.67 | 0.67 | B | [9 empty] | 304 | 1000 | 633 | 0 | 0 | 232 | 0 | 813 | 0 | 251 | 0 | 0 | 59 | 5 |  |  | 9 |  | 1
2021-10-14 | B66878 | 2 | 저탄소 | SCR420HQ |  | Al 탈산 | B | 11 | 34 | 55550 | 105.85 | C | C |  | C | 1 |  | 1 | 1555 | 1597 | 6400 |  |  | 6400 | 75.64 | 10 | 84610 | 1652 |  | Y | 48 | 36 |  |  | B66876 | 02 |  |  |  | 고승만 | 2 |  |  | Y |  |  |  | 106.65 | 13-4 | 0.03 | 51.99 | A |  | 1648 | 1 | 0.33 | 1577 | 1.59 | 65 | 23 | 338 | 5:38 | 16 | 17 | 0 | 122 |  | 94.31 | 0 | 0 | N2 | 2021-10-14 08:53 | 2021-10-14 09:18 | 25 | 2021-10-14 08:31 | 47 | [14 empty] | 0 | 22.11 | [23 empty] | 0.93 | 0.93 | A | [9 empty] | 384 | 1071 | 252 | 678 | 0 | 233 | 0 | 648 | 0 | 257 | 0 | 0 | 56 | 26 |  |  | 4
2021-10-14 | A67478 | 1 | 저탄소 | SCR420HQ |  | Al 탈산 | B | 36 | 7 | 53500 | 141.22 | C | C |  | C | 2 |  | 1 | 1540 | 1570 | 7400 | 10700 |  | 18100 | 213.92 | 10 | 84610 | 1651 |  | Y | 71 | 43 |  | Y | [13 empty] | 96.4 | 12-10 | 0 | 154.31 | A |  | 1658 | 1 | 0.33 | 1581 | 1.78 | 69 | 30 | 495 | 8:15 | 16 | 17 | 0 | 125 |  | 72.32 | 0 | 0 | N2 | 2021-10-14 12:31 | 2021-10-14 12:51 | 20 | 2021-10-14 12:05 | 46 | [14 empty] | 0 | 19.66 | [23 empty] | 0.96 | 0.96 | B | [9 empty] | 646 | 1151 | 98 | 831 | 0 | 367 | 0 | 2292 | 0 | 398 | 0 | 0 | 177 | 8
2021-10-14 | B66879 | 2 | 저탄소 | SCR420HQ |  | Al 탈산 | B | 18 | 25 | 0 | 95.62 | C | C |  | C | 1 |  | 1 | 1555 | 1604 | 6400 |  |  | 6400 | 63.03 | 12 | 101532 | 1651 |  | Y | 51 | 36 | A67478 에 MN 오버로 5톤따라줌 | [6 empty] | 고승만 | 2 |  |  |  |  | Y |  | 149.6 |  | 0 | 183.48 | A |  | 1652 | 1 | 0.28 | 1593 | 1.97 | 81 | 24 | 302 | 5:02 | 16 | 17 | 0 | 124 |  | 75.14 | 0 | 0 | N2 | 2021-10-14 10:25 | 2021-10-14 10:39 | 15 | 2021-10-14 10:10 | 29 | [14 empty] | 0 | 17.61 | [23 empty] | 0.15 | 0.15 | A | [9 empty] | 584 | 967 | 808 | 71 | 0 | 265 | 0 | 1203 | 0 | 558 | 0 | 0 | 133 | 16
2021-10-14 | B66880 | 2 | 저탄소 | SCR420HQ |  | Al 탈산 | B | 35 | 51 | 51600 | 90.3 | C | C |  | C | 2 |  | 1 | 1555 | 1576 | 5400 | 0 |  | 5400 | 53.19 | 12 | 101532 | 1646 |  | Y | 48 | 28 | A67478 MN 성분 오버로 50 톤 합탕 | Y | [5 empty] | 고승만 | 2 | [8 empty] | 0 | 127.68 | A |  | 1648 | 1 | 0.31 | 1587 | 0 | 75 | 39 | 396 | 6:36 | 16 | 16 | 0 | 125 |  | 88.93 | 0 | 0 | N2 | 2021-10-14 11:39 | 2021-10-14 11:53 | 14 | 2021-10-14 11:28 | 25 | [14 empty] | 0 | 20.12 | [23 empty] | 0.29 | 0.29 | A | [9 empty] | 602 | 287 | 0 | 261 | 0 | 222 | 0 | 1162 | 0 | 255 | 0 | 0 | 0 | 31
2021-10-14 | B66881 | 2 | 저탄소 | SCR420HQ |  | Al 탈산 | B | 32 | 18 | 57000 | 104.47 | C | C |  | C | 1 |  | 1 | 1555 | 1561 | 8200 |  |  | 8200 | 80.76 | 12 | 101532 | 1650 |  | Y | 52 | 41 |  |  | B66879 | 05 |  |  |  | 고승만 | 2 |  |  | Y |  | Y |  | 108.2 | 13-10 | 0 | 231.8 | A |  | 1650 | 1 | 0.28 | 1587 | 1.39 | 75 | 32 | 474 | 7:54 | 16 | 19 | 0 | 126 |  | 59.03 | 0 | 0 | N2 | 2021-10-14 13:23 | 2021-10-14 13:46 | 23 | 2021-10-14 13:12 | 35 |  |  |  |  | Y | [8 empty] | 3 | 0 | 21.96 | [23 empty] | 0.58 | 0.58 | A | [9 empty] | 81 | 1423 | 1088 | 42 | 0 | 408 | 0 | 1156 | 0 | 415 | 0 | 0 | 113 | 15
2021-10-14 | B66882 | 2 | 저탄소 | SCR420HQ | TUNDISH교체전 | Al 탈산 | B | 38 | 28 | 54250 | 96.73 | C | C |  | A | 1 |  | 1 | 1555 | 1600 | 5800 |  |  | 5800 | 50.37 | 14 | 115139 | 1658 |  | Y | 42 | 32 |  |  | B66880 | 05 |  |  |  | 고승만 | 2 |  |  | Y |  | Y |  | 107.15 | 13-6 | 0 | 69.4 | A |  | 1655 | 1 | 0.3 | 1593 | 1.46 | 81 | 39 | 454 | 7:34 | 16 | 20 | 0 | 127 |  | 58.39 | 0 | 0 | N2 | 2021-10-14 14:19 | 2021-10-14 14:47 | 28 | 2021-10-14 14:03 | 44 |  |  |  |  | Y | [8 empty] | 4 | 0 | 22.77 | [23 empty] | 0.35 | 0.35 | A | [9 empty] | 625 | 967 | 768 | 72 | 0 | 286 | 0 | 910 | 0 | 153 | 0 | 0 | 141 | 24
2021-10-14 | B66883 | 2 | 중탄소 | AE1548 | 연주시작 | Al 탈산 | B | 18 | 26 | 53300 | 89.27 | C | A |  | A | 1 |  | 1 | 1540 | 1578 | 6400 |  |  | 6400 | 66.18 | 12 | 96708 | 1644 |  | Y | 43 | 34 | [7 empty] | 고승만 | 2 |  |  |  |  | Y |  | 94.3 | 12-3 | 0 | 117.14 | A |  | 1645 | 1 | 0.35 | 1575 | 1.81 | 87 | 34 | 366 | 6:06 | 15 | 21 | 0 | 128 |  | 58.29 | 0 | 0 | N2 | 2021-10-14 15:07 | 2021-10-14 15:23 | 16 | 2021-10-14 14:57 | 26 |  |  |  |  | Y | [8 empty] | 5 | 0 | 21.06 | [16 empty] | 0.8 |  |  | 2.38 |  |  |  | 0.41 | 0.41 | A | [9 empty] | 0 | 0 | 1388 | 90 | 0 | 145 | 0 | 501 | 0 | 204 | 0 | 0 | 0 | 15 |  |  | 9 |  | 1
2021-10-14 | A67479 | 1 | 중탄소 | AE1548 |  | Al 탈산 | B | 6 | 27 | 53000 | 94.85 | A | A |  | A | 1 |  | 1 | 1530 | 1526 | 8400 |  |  | 8400 | 104.23 | 10 | 80590 | 1623 |  | Y | 53 | 41 | [7 empty] | 조관훈 | 2 |  |  |  |  | Y |  |  |  | 0 | 252.61 | A |  | 1623 | 1 | 0.46 | 1566 | 1.69 | 78 | 17 | 343 | 5:43 | 15 | 16 | 0 | 129 | 80 | 59.02 | 0 | 0 | N2 | 2021-10-14 15:44 | 2021-10-14 16:23 | 39 | 2021-10-14 15:34 | 49 |  |  |  |  | Y | [8 empty] | 4 | 0 | 15.85 | [20 empty] | 1.46 |  |  | 0.46 | 0.46 | A | [9 empty] | 18 | 0 | 1461 | 0 | 0 | 194 | 0 | 498 | 0 | 395 | 0 | 0 | 69 | 42 |  |  | 6
2021-10-14 | B66884 | 2 | 중탄소 | AE1548 |  | Al 탈산 | B | 35 | 52 | 52500 | 122.63 | A | A |  | A | 1 |  | 1 | 1540 | 1555 | 8100 |  |  | 8100 | 83.76 | 12 | 96708 | 1660 |  | Y | 58 | 46 | [7 empty] | 임현진 | 2 |  |  |  |  | Y |  | 101.8 | 12-5 | 0 | 215.57 | A |  | 1649 | 1 | 0.49 | 1578 | 1.29 | 90 | 37 | 904 | 15:04 | 15 | 16 | 0 | 130 | 30 | 38.85 | 0 | 0 | N2 | 2021-10-14 16:50 | 2021-10-14 17:36 | 46 | 2021-10-14 16:34 | 62 |  |  |  |  | Y | [9 empty] | 0 | 23.06 | B66885 %P OVER 합탕 감속주입 고온이동 | [19 empty] | 1.04 |  |  | 0.23 | 0.23 | A | [9 empty] | 33 | 0 | 1399 | 56 | 0 | 140 | 0 | 504 | 0 | 202 | 0 | 0 | 0 | 21 |  |  | 6
2021-10-14 | A67480 | 1 | 고탄소 | P-AE1055LSM | 연주종료 | Al 탈산 | B | 16 | 46 | 53600 | 84.72 | A | A | A |  | 1 | 1 |  | 1520 | 1568 | 5700 |  |  | 5700 | 72.53 | 10 | 78592 | 1606 |  | Y | 43 | 33 | [7 empty] | 조관훈 | 2 | [6 empty] | 101.4 | 12-6 | 0.18 | 172.17 | A |  | 1606 | 3 | 0.14 | 1541 | 1.63 | 57 | 23 | 269 | 4:29 | 25 | 25 | 2 | 0 |  | 0 |  | 300 | N2 | 2021-10-14 16:46 | 2021-10-14 17:20 | 34 | 2021-10-14 16:43 | 36 |  |  |  |  | Y |  |  |  | Y | [5 empty] | 0 | 158.73 | [23 empty] | 0 | 0 | A |  |  | 7.045 | 22.73 | 60.796 | 0.193 | 8.629 | 2.674 | 2042.36 | 0 | 0 | 777 | 0 | 0 | 156 | 0 | 1385 | 0 | 694 | 0 | 0 | 218 | 10
2021-10-14 | B66885 | 2 | 중탄소 | AE1548 |  | Al 탈산 | B | 36 | 8 | 54950 | 123.57 | A | A |  | A | 1 |  | 1 | 1540 | 1566 | 7400 |  |  | 7400 | 52.12 | 18 | 141968 | 1650 | 341 | Y | 46 | 40 | P %오버로 B66886과 30톤 혼탕함 | [6 empty] | 임현진 | 2 |  |  |  |  | Y |  | 108.15 | 14-3 | 0 | 148.32 | A |  | 1597 | 1 | 0.41 | 1542 | 0 | 54 | 15 | 354 | 5:54 | 15 | 16 | 0 | 131 | 28 | 27.42 | 0 | 0 | N2 | 2021-10-14 18:19 | 2021-10-14 18:40 | 22 | 2021-10-14 18:03 | 37 |  |  |  |  | Y | [8 empty] | 2 | 10.35 | 4.06 | [20 empty] | 1.13 |  |  | 0 | 0 | B | [9 empty] | 0 | 0 | 1546 | 250 | 0 | 150 | 0 | 703 | 0 | 201 | 0 | 0 | 104 | 111
2021-10-14 | A67481 | 1 | 고탄소 | AE1055LS | 연주시작 | Al 탈산 | B | 16 | 47 | 54100 | 136.32 | A | A | A |  | 2 | 2 |  | 1520 | 1554 | 7700 | 5300 |  | 13000 | 161.62 | 10 | 80434 | 1653 |  | Y | 61 | 42 |  | Y | [5 empty] | 조관훈 | 2 |  |  |  |  | Y |  | 101.85 | 12-7 | 0 | 213.49 | A |  | 1620 | 3 | 0.15 | 1570 | 0.67 | 86 | 38 | 253 | 4:13 | 25 | 25 | 5 | 0 |  | 0 |  | 300 | N2 | 2021-10-14 21:40 | 2021-10-14 22:08 | 29 | 2021-10-14 21:40 | 29 |  |  |  |  | Y |  |  |  | Y | [5 empty] | 0 | 342.19 | [19 empty] | 2.01 |  |  |  | 131.8 | 0 | A |  |  | 8.462 | 25.175 | 55.876 | 0.233 | 6.603 | 2.219 | 1773.63 | 28 | 0 | 738 | 0 | 0 | 223 | 0 | 846 | 0 | 494 | 0 | 0 | 98 | 19 |  |  |  |  | 1
2021-10-14 | B66886 | 2 | 중탄소 | AE1548M |  | Al 탈산 | B | 18 | 27 | 53150 | 115.52 | A | A |  | A | 1 |  | 1 | 1540 | 1542 | 6100 |  |  | 6100 | 117.49 | 6 | 51918 | 1636 |  | Y | 59 | 33 | P %오버로 B66885과 30톤 혼탕 후 10톤 추가이월시킴 | [6 empty] | 임현진 | 2 |  |  |  |  | Y |  | 85.85 | 11-3 | 0 | 164.43 | A |  | 1621 | 1 | 0.39 | 1557 | 1.36 | 70 | 24 | 305 | 5:05 | 15 | 16 | 0 | 132 | 80 | 57.57 | 0 | 0 | N2 | 2021-10-14 19:12 | 2021-10-14 19:49 | 37 | 2021-10-14 18:57 | 52 |  |  |  |  | Y | [8 empty] | 5 | 0 | 18.47 | [20 empty] | 1.21 |  |  | 0.24 | 0.24 | A | [9 empty] | 0 | 0 | 1034 | 134 | 0 | 138 | 0 | 1105 | 0 | 415 | 0 | 0 | 203 | 23 |  |  | 6
2021-10-14 | A67482 | 1 | 고탄소 | AE1055LS |  | Al 탈산 | B | 32 | 20 | 54450 | 138.65 | A | A | B |  | 2 | 2 |  | 1520 | 1549 | 7600 | 4800 |  | 12400 | 146.57 | 10 | 84600 | 1624 |  | Y | 87 | 41 |  | Y | A67479 |  |  |  |  | 조관훈 | 2 |  |  | Y |  |  |  | 101.9 | 13-3 | 0 | 253.22 | A |  | 1603 | 3 | 0.14 | 1562 | 0.8 | 78 | 33 | 286 | 4:46 | 25 | 25 | 6 | 0 |  | 0 |  | 370 | N2 | 2021-10-14 22:44 | 2021-10-14 23:05 | 21 | 2021-10-14 22:43 | 22 |  |  |  |  | Y |  |  |  | Y | [5 empty] | 0 | 243.21 | [23 empty] | 132.36 | 2.6 | A |  |  | 9.109 | 24.767 | 55.52 | 0.247 | 6.095 | 2.241 | 1752.42 | 0 | 0 | 663 | 0 | 0 | 207 | 0 | 1082 | 0 | 694 | 0 | 0 | 164 | 13
2021-10-14 | A67483 | 1 | 중탄소 | AE1548M |  | Al 탈산 | B | 11 | 36 | 53100 | 104.7 | A | A |  | A | 1 |  | 1 | 1530 | 1544 | 7200 |  |  | 7200 | 75.64 | 11 | 95183 | 1629 | 340 | Y | 57 | 36 |  |  | A67480 |  |  |  |  | 조관훈 | 2 |  |  | Y |  |  |  | 105.7 | 13-3 | 0 | 215.8 | A |  | 1625 | 1 | 0.36 | 1574 | 1.59 | 87 | 41 | 301 | 5:01 | 15 | 16 | 0 | 133 | 80 | 57.88 | 0 | 0 | N2 | 2021-10-14 20:09 | 2021-10-14 20:42 | 33 | 2021-10-14 19:53 | 49 |  |  |  |  | Y | [8 empty] | 4.5 | 0 | 15.36 | [20 empty] | 0.84 |  |  | 0.18 | 0.18 | B | [9 empty] | 61 | 0 | 1543 | 57 | 0 | 135 | 0 | 796 | 0 | 697 | 0 | 0 | 128 | 40 |  |  | 6
2021-10-14 | B66887 | 2 | 중탄소 | AE1548M |  | Al 탈산 | B | 6 | 28 | 53700 | 146.05 | A | A |  | A | 1 |  | 1 | 1540 | 1547 | 9300 |  |  | 9300 | 97.71 | 11 | 95183 | 1626 |  | Y | 81 | 51 |  |  | B66884 | 05 |  |  |  | 임현진 | 2 |  |  |  |  | Y |  |  |  | 0 | 268.48 | A |  | 1631 | 1 | 0.42 | 1555 | 1.45 | 68 | 29 | 294 | 4:54 | 15 | 21 | 0 | 134 |  | 65.31 | 0 | 0 | N2 | 2021-10-14 21:01 | 2021-10-14 21:50 | 48 | 2021-10-14 20:36 | 74 |  |  |  |  | Y | [8 empty] | 3.5 | 0 | 21.97 | [20 empty] | 0.79 |  |  | 0.24 | 0.24 | A | [9 empty] | 0 | 0 | 1606 | 0 | 0 | 147 | 0 | 501 | 0 | 211 | 0 | 0 | 0 | 26 |  |  | 6
2021-10-14 | B66888 | 2 | 중탄소 | AE1548M |  | Al 탈산 | B | 35 | 53 | 51650 | 108.83 | A | A |  | A | 1 |  | 1 | 1540 | 1586 | 6900 |  |  | 6900 | 72.49 | 11 | 95183 | 1652 |  | N | 51 | 41 |  |  | B66885 | 05 |  |  |  | 임현진 | 2 |  |  | Y |  | Y |  | 102.95 | 12-6 | 0 | 218.15 | A |  | 1637 | 1 | 0.41 | 1570 | 1.32 | 83 | 34 | 350 | 5:50 | 15 | 20 | 0 | 135 |  | 61.74 | 0 | 0 | N2 | 2021-10-14 21:59 | 2021-10-14 22:57 | 58 | 2021-10-14 21:44 | 73 |  |  |  |  | Y | [8 empty] | 4 | 0 | 23.53 | [20 empty] | 0.84 |  |  | 0.18 | 0.18 | A | [9 empty] | 18 | 0 | 1570 | 57 | 0 | 158 | 0 | 502 | 0 | 201 | 0 | 0 | 0 | 36 |  |  | 3
2021-10-14 | B66889 | 2 | 중탄소 | AE1548M |  | Al 탈산 | B | 18 | 28 | 54400 | 95.98 | A | B |  | B | 1 |  | 1 | 1540 | 1569 | 6200 |  |  | 6200 | 65.14 | 11 | 95183 | 1619 |  | Y | 48 | 45 |  |  | A67483 | 03 |  |  |  | 임현진 | 2 |  |  | Y |  | Y |  | 102.9 | 13-2 | 0 | 149.66 | A |  | 1613 | 1 | 0.42 | 1556 | 1.44 | 69 | 27 | 344 | 5:44 | 15 | 16 | 0 | 136 |  | 57.15 | 0 | 0 | N2 | 2021-10-14 23:09 | 2021-10-14 23:59 | 50 | 2021-10-14 22:56 | 63 |  |  |  |  | Y | [8 empty] | 4.9 | 0 | 17.49 | [20 empty] | 0.91 |  |  | 0.11 | 0.11 | A | [9 empty] | 57 | 0 | 1586 | 42 | 0 | 176 | 0 | 501 | 0 | 206 | 0 | 0 | 189 | 21 |  |  | 3
2021-10-14 | A67484 | 1 | 고탄소 | AE1055LS |  | Al 탈산 | B | 38 | 30 | 53900 | 85.48 | B | B | B |  | 1 | 1 |  | 1520 | 1570 | 3700 |  |  | 3700 | 36.45 | 12 | 101520 | 1605 |  | Y | 40 | 21 | [7 empty] | 김형철 | 2 | [6 empty] | 102.45 | 13-1 | 0 | 149.55 | A |  | 1594 | 3 | 0.14 | 1555 | 0.87 | 71 | 39 | 267 | 4:27 | 25 | 25 | 7 | 0 |  | 0 |  | 370 | N2 | 2021-10-14 23:35 | 2021-10-15 00:05 | 30 | 2021-10-14 23:34 | 31 |  |  |  |  | Y |  |  |  | Y | [5 empty] | 0 | 202.63 | [23 empty] | 132.36 | 4.02 | A | [9 empty] | 114 | 0 | 839 | 24 | 0 | 163 | 0 | 496 | 0 | 398 | 0 | 0 | 0 | 15
2021-10-14 | B66890 | 2 | 중탄소 | AE1548M |  | Al 탈산 | B | 36 | 9 | 54900 | 101.62 | B | B |  | B | 1 |  | 1 | 1540 | 1535 | 7100 |  |  | 7100 | 74.59 | 11 | 95183 | 1609 |  | Y | 55 | 37 |  |  | B66587 | 03 |  |  |  | 최남길 | 2 |  |  | Y |  | Y |  | 104.6 | 13-8 | 0 | 180.49 | A |  | 1602 | 1 | 0.33 | 1549 | 1.41 | 62 | 23 | 353 | 5:53 | 15 | 16 | 0 | 137 |  | 37.81 | 0 | 0 | N2 | 2021-10-15 00:36 | 2021-10-15 01:01 | 26 | 2021-10-15 00:23 | 38 |  |  |  |  | Y | [8 empty] | 3.3 | 0 | 13.62 | [20 empty] | 0.96 |  |  | 0.12 | 0.12 | A | [9 empty] | 23 | 0 | 1544 | 61 | 0 | 211 | 0 | 797 | 0 | 257 | 0 | 0 | 62 | 33 |  |  | 3
2021-10-14 | A67485 | 1 | 고탄소 | AE1055LS |  | Al 탈산 | B | 11 | 37 | 52900 | 89.93 | B | B | B |  | 1 | 1 |  | 1520 | 1532 | 4800 |  |  | 4800 | 47.28 | 12 | 101520 | 1597 |  | Y | 42 | 24 | [7 empty] | 김형철 | 2 |  |  | Y |  |  |  | 108.25 | 13-5 | 0 | 64.31 | A |  | 1590 | 3 | 0.15 | 1546 | 0.83 | 62 | 34 | 281 | 4:41 | 25 | 25 | 8 | 0 |  | 0 |  | 370 | N2 | 2021-10-15 00:43 | 2021-10-15 01:02 | 19 | 2021-10-15 00:42 | 20 |  |  |  |  | Y |  |  |  | Y | [5 empty] | 0 | 256.97 | [23 empty] | 133.25 | 4.9 | A | [9 empty] | 119 | 0 | 848 | 10 | 0 | 187 | 0 | 498 | 0 | 395 | 0 | 0 | 0 | 44
2021-10-14 | B66891 | 2 | 중탄소 | AE1548M |  | Al 탈산 | B | 6 | 29 | 53000 | 90.75 | B | B |  | B | 1 |  | 1 | 1540 | 1558 | 5300 |  |  | 5300 | 55.68 | 11 | 95183 | 1605 |  | Y | 43 | 35 |  |  | B66888 | 03 |  |  |  | 최남길 | 2 |  |  | Y |  | Y |  | 101.7 | 12-10 | 0 | 190.35 | A |  | 1605 | 1 | 0.35 | 1552 | 1.4 | 65 | 0 | 295 | 4:55 | 15 | 16 | 0 | 138 | 80 | 59.31 | 0 | 0 | N2 | 2021-10-15 01:30 | 2021-10-15 02:05 | 34 | 2021-10-15 01:18 | 47 |  |  |  |  | Y | [8 empty] | 4.2 | 0 | 16.92 | [20 empty] | 0.87 |  |  | 0.17 | 0.17 | A | [9 empty] | 12 | 0 | 1437 | 40 | 0 | 231 | 0 | 798 | 0 | 256 | 0 | 0 | 124 | 10 |  |  | 3
2021-10-14 | A67486 | 1 | 고탄소 | AE1055LS |  | Al 탈산 | B | 16 | 48 | 54000 | 84.52 | B | B | B |  | 1 | 1 |  | 1520 | 1528 | 4800 |  |  | 4800 | 56.74 | 10 | 84600 | 1583 |  | Y | 41 | 32 | [7 empty] | 김형철 | 2 |  |  | Y |  |  |  | 99.75 | 12-4 | 0 | 122.87 | A |  | 1580 | 3 | 0.15 | 1540 | 0.89 | 56 | 26 | 246 | 4:06 | 25 | 25 | 9 | 0 |  | 0 |  | 370 | N2 | 2021-10-15 01:37 | 2021-10-15 02:03 | 25 | 2021-10-15 01:36 | 27 |  |  |  |  | Y |  |  |  | Y | [5 empty] | 0 | 211.82 | [23 empty] | 133.81 | 5.64 | A | [9 empty] | 105 | 0 | 773 | 41 | 0 | 144 | 0 | 744 | 0 | 551 | 0 | 0 | 0 | 29
2021-10-14 | A67487 | 1 | 고탄소 | AE1055LS |  | Al 탈산 | B | 32 | 21 | 52700 | 83.1 | B | B | B |  | 1 | 1 |  | 1520 | 1560 | 3400 |  |  | 3400 | 40.19 | 10 | 84600 | 1591 |  | Y | 41 | 20 | [7 empty] | 김형철 | 2 |  |  | Y |  |  |  | 96.9 | 12-7 | 0 | 197.05 | A |  | 1590 | 3 | 0.15 | 1543 | 0.96 | 59 | 27 | 249 | 4:09 | 25 | 25 | 10 | 0 |  | 0 |  | 370 | N2 | 2021-10-15 02:32 | 2021-10-15 02:59 | 27 | 2021-10-15 02:31 | 28 |  |  |  |  | Y |  |  |  | Y | [5 empty] | 0 | 233.49 | [23 empty] | 134.78 | 6.1 | A | [9 empty] | 90 | 0 | 769 | 25 | 0 | 148 | 0 | 500 | 0 | 397 | 0 | 0 | 0 | 39
2021-10-14 | B66892 | 2 | 중탄소 | AE1548M |  | Al 탈산 | B | 35 | 54 | 51600 | 88.02 | B | B |  | B | 1 |  | 1 | 1540 | 1544 | 5700 |  |  | 5700 | 59.88 | 11 | 95183 | 1591 | 344 | Y | 44 | 30 |  |  | B66888 | 04 |  |  |  | 최남길 | 2 |  | Y |  |  | Y |  | 107.4 | 13-1 | 10.45 | 52.16 | A |  | 1583 | 1 | 0.31 | 1544 | 1.17 | 57 | 21 | 246 | 4:06 | 15 | 15 | 0 | 139 |  | 63.42 | 0 | 0 | N2 | 2021-10-15 02:50 | 2021-10-15 03:07 | 17 | 2021-10-15 02:40 | 27 |  |  |  |  | Y | [8 empty] | 4 | 0.38 | 16.92 | [20 empty] | 1.02 |  |  | 0.12 | 0.12 | A | [9 empty] | 0 | 0 | 1443 | 60 | 0 | 218 | 0 | 800 | 0 | 259 | 0 | 0 | 151 | 40 |  |  | 3
2021-10-14 | A67488 | 1 | 고탄소 | AE1055LS |  | Al 탈산 | B | 38 | 31 | 54100 | 77.23 | B | B | B |  | 1 | 1 |  | 1520 | 1559 | 4300 |  |  | 4300 | 36.31 | 14 | 118440 | 1585 |  | Y | 40 | 25 | [7 empty] | 김형철 | 2 |  |  | Y |  |  |  | 113.95 | 14-3 | 0 | 155.68 | A |  | 1585 | 3 | 0.15 | 1547 | 1.06 | 63 | 31 | 264 | 4:24 | 25 | 25 | 11 | 0 |  | 0 |  | 370 | N2 | 2021-10-15 03:27 | 2021-10-15 03:53 | 26 | 2021-10-15 03:26 | 27 |  |  |  |  | Y |  |  |  | Y | [5 empty] | 0 | 159.4 | [23 empty] | 135.38 | 6.97 | A | [9 empty] | 108 | 0 | 919 | 19 | 0 | 159 | 0 | 595 | 0 | 464 | 0 | 0 | 0 | 27
2021-10-14 | B66893 | 2 | 중탄소 | AE1548M |  | Al 탈산 | B | 18 | 29 | 53000 | 96.28 | B | B |  | B | 1 |  | 1 | 1540 | 1555 | 5700 |  |  | 5700 | 59.88 | 11 | 95183 | 1614 |  | Y | 45 | 32 |  |  | B66890 | 03 |  |  |  | 최남길 | 2 |  | N | Y |  | N |  | 106.8 | 13-6 | 2.02 | 99.05 | A |  | 1610 | 1 | 0.36 | 1554 | 1.37 | 67 | 31 | 275 | 4:35 | 15 | 17 | 0 | 140 |  | 46.88 | 0 | 0 | N2 | 2021-10-15 03:57 | 2021-10-15 04:12 | 15 | 2021-10-15 03:40 | 32 |  |  |  |  | Y | [8 empty] | 3.5 | 0 | 17.11 | [20 empty] | 0.85 |  |  | 0.12 | 0.12 | A | [9 empty] | 8 | 0 | 1501 | 46 | 0 | 191 | 0 | 499 | 0 | 255 | 0 | 0 | 96 | 45 |  |  | 3
2021-10-14 | A67489 | 1 | 고탄소 | AE1055LS | 연주종료 | Al 탈산 | B | 11 | 38 | 52600 | 81.48 | B | B | B |  | 1 | 1 |  | 1520 | 1547 | 4000 |  |  | 4000 | 43.47 | 12 | 92016 | 1584 |  | Y | 41 | 24 | [7 empty] | 김형철 | 2 |  |  | Y |  |  |  | 104.1 | 13-1 | 0 | 126.52 | A |  | 1584 | 3 | 0.15 | 1544 | 1 | 60 | 32 | 244 | 4:04 | 25 | 25 | 12 | 0 |  | 0 |  | 370 | N2 | 2021-10-15 04:27 | 2021-10-15 04:58 | 31 | 2021-10-15 04:26 | 32 |  |  |  |  | Y |  |  |  | Y | [5 empty] | 0 | 181.15 | [23 empty] | 135.38 | 8.43 | A | [9 empty] | 109 | 0 | 871 | 11 | 0 | 141 | 0 | 605 | 0 | 561 | 0 | 0 | 0 | 36
2021-10-14 | B66894 | 2 | 중탄소 | AE1548M | TUNDISH교체전 | Al 탈산 | B | 36 | 10 | 53900 | 87.42 | B | B |  | B | 1 |  | 1 | 1540 | 1548 | 5900 |  |  | 5900 | 58.94 | 12 | 100100 | 1613 |  | Y | 44 | 32 |  |  | B66891 | 03 |  |  |  | 최남길 | 2 |  |  | Y |  | Y |  |  |  | 0 | 142.43 | A |  | 1612 | 1 | 0.35 | 1550 | 1.67 | 63 | 28 | 284 | 4:44 | 15 | 18 | 0 | 141 |  | 60.63 | 0 | 0 | N2 | 2021-10-15 04:50 | 2021-10-15 05:17 | 27 | 2021-10-15 04:39 | 38 |  |  |  |  | Y | [8 empty] | 3.8 | 0 | 17.65 | [20 empty] | 0.88 |  |  | 0.25 | 0.25 | A | [9 empty] | 84 | 0 | 1598 | 42 | 0 | 143 | 0 | 800 | 0 | 258 | 0 | 0 | 146 | 20 |  |  | 3
2021-10-14 | B66895 | 2 | 저탄소 | 18CRNIMO7HI |  | Al 탈산 | I | 6 | 30 | 53050 | 127.92 | B | B |  | C | 1 |  | 1 | 1560 | 1583 | 8500 |  |  | 8500 | 106.25 | 4 | 80000 | 1690 |  | INGOT | 57 | 47 |  |  | B66892 | 03 |  |  |  | 최남길 |  |  |  | Y |  |  |  | 91.65 | 11-9 | 0.56 | 233.53 | A |  | 1681 | 1 | 0.42 | 1587 | 1.71 | 81 |  | 407 | 6:47 | 25 | 27 | 0 | 142 |  | 190.72 | 0 | 0 | N2 | 2021-10-15 06:31 |  | 39 | 2021-10-15 06:09 | [15 empty] | 0 | 59.8 | [18 empty] | 1.2 |  |  |  |  | 0.83 | 0.83 | A | [9 empty] | 507 | 1680 | 374 | 31 | 0 | 296 | 0 | 1011 | 0 | 259 | 0 | 0 | 123 | 0
2021-10-14 | A67490 | 1 | 고탄소 | P-AE1055LSM | TUNDISH교체 | Al 탈산 | B | 16 | 49 | 53500 | 82.15 | B | B | B |  | 1 | 1 |  | 1520 | 1532 | 6100 |  |  | 6100 | 60.08 | 12 | 101532 | 1605 |  | Y | 40 | 35 | [7 empty] | 김형철 | 2 |  | Y |  |  |  |  | 101.9 | 12-6 | 0 | 271.13 | A |  | 1620 | 3 | 0.15 | 1567 | 1.33 | 83 | 26 | 263 | 4:23 | 25 | 25 | 13 | 0 |  | 0 |  | 370 | N2 | 2021-10-15 05:51 | 2021-10-15 06:41 | 50 | 2021-10-15 05:50 | 51 |  |  |  |  | Y |  |  |  | Y | [5 empty] | 0 | 181.08 | [19 empty] | 1.81 |  |  |  | 135.38 | 10.49 | A |  |  | 5.014 | 29.199 | 54.139 | 0.169 | 10.797 | 1.854 | 1751.92 | 83 | 0 | 738 | 21 | 0 | 144 | 0 | 597 | 0 | 465 | 0 | 0 | 0 | 31 |  |  |  |  | 1
2021-10-14 | A67491 | 1 | 고탄소 | P-AE1055LSM |  | Al 탈산 | B | 32 | 22 | 52700 | 79 | B | C | C |  | 1 | 1 |  | 1520 | 1535 | 5100 |  |  | 5100 | 50.23 | 12 | 101532 | 1603 |  | Y | 40 | 29 | [7 empty] | 김형철 | 2 |  | Y |  |  |  |  | 100.4 | 13-1 | 0 | 249.26 | A |  | 1593 | 3 | 0.14 | 1553 | 1.05 | 69 | 25 | 261 | 4:21 | 25 | 25 | 14 | 0 |  | 0 |  | 370 | N2 | 2021-10-15 06:55 | 2021-10-15 07:42 | 47 | 2021-10-15 06:54 | 48 |  |  |  |  | Y |  |  |  | Y | [5 empty] | 0 | 171.68 | [23 empty] | 135.38 | 12.16 | A |  |  | 4.38 | 30.74 | 54.424 | 0.146 | 12.425 | 1.77 | 1774.41 | 122 | 0 | 1017 | 49 | 0 | 188 | 0 | 751 | 0 | 550 | 0 | 0 | 97 | 24
2021-10-14 | B66896 | 2 | 저탄소 | AE8620HT | 연주시작 | Al 탈산 | T | 35 | 55 | 52450 | 114.1 | B | C |  | C | 1 |  | 1 | 1555 | 1559 | 8200 |  |  | 8200 | 82.92 | 36 | 98892 | 1665 |  | Y | 52 | 43 | [7 empty] | 최남길 | 2 |  |  | Y |  | Y |  | 106.95 | 12-10 | 0 | 372.03 | A |  | 1650 | 1 | 0.36 | 1595 | 0.96 | 87 | 42 | 476 | 7:56 | 13 | 13 | 0 | 143 |  | 23.77 | 0 | 0 | N2 | 2021-10-15 07:30 |  | 19 | 2021-10-15 07:18 | 31 |  |  |  |  | Y | [8 empty] | 3.2 | 7.42 | 3.32 | [23 empty] | 0.29 | 0.29 | A | [9 empty] | 652 | 106 | 830 | 53 | 0 | 214 | 0 | 501 | 0 | 258 | 0 | 0 | 0 | 12 |  |  | 11 |  | 1
2021-10-15 | A67492 | 1 | 고탄소 | P-AE1055LSM |  | Al 탈산 | B | 38 | 32 | 53500 | 75.55 | C | C | C |  | 1 | 1 |  | 1520 | 1550 | 5300 |  |  | 5300 | 62.64 | 10 | 84610 | 1600 |  | Y | 40 | 32 | [7 empty] | 양성호 | 2 | [8 empty] | 0 | 214.81 | A |  | 1602 | 3 | 0.16 | 1563 | 1.11 | 79 | 29 | 264 | 4:24 | 25 | 25 | 15 | 0 |  | 0 |  | 700 | N2 | 2021-10-15 07:53 | 2021-10-15 08:44 | 52 | 2021-10-15 07:52 | 52 |  |  |  |  | Y |  |  |  | Y | [5 empty] | 0 | 203.38 | [23 empty] | 135.4 | 13.56 | A |  |  | 4.086 | 30.247 | 55.158 | 0.148 | 13.499 | 1.823 | 1844.26 | 56 | 0 | 784 | 33 | 0 | 189 | 0 | 748 | 0 | 554 | 0 | 0 | 97 | 11
2021-10-15 | B66897 | 2 | 저탄소 | AE8620HT | 연주종료 | Al 탈산 | T | 18 | 30 | 53450 | 104.65 | C | C |  | C | 1 |  | 1 | 1555 | 1559 | 7000 |  |  | 7000 | 67.06 | 38 | 104386 | 1642 |  | Y | 42 | 38 | [7 empty] | 추창도 | 2 |  |  | Y |  | Y |  |  |  | 0 | 229.23 | A |  | 1635 | 1 | 0.38 | 1573 | 1.28 | 65 | 31 | 347 | 5:47 | 13 | 14 | 0 | 144 |  | 35.78 | 0 | 0 | N2 | 2021-10-15 08:35 |  | 20 | 2021-10-15 08:12 | 44 |  |  |  |  | Y | [9 empty] | 0 | 10.73 | [23 empty] | 0.39 | 0.39 | A | [9 empty] | 866 | 0 | 0 | 41 | 0 | 236 | 0 | 499 | 0 | 211 | 0 | 0 | 55 | 15 |  |  | 6
2021-10-15 | A67493 | 1 | 고탄소 | P-AE1055LSM |  | Al 탈산 | B | 36 | 11 | 54100 | 96.35 | C | C | C |  | 1 | 1 |  | 1520 | 1547 | 5700 |  |  | 5700 | 67.37 | 10 | 84610 | 1600 |  | Y | 45 | 38 | [7 empty] | 양성호 | 2 | [6 empty] | 106.7 | 13-10 | 0 | 153.44 | A |  | 1596 | 3 | 0.15 | 1550 | 0.92 | 66 | 29 | 290 | 4:50 | 25 | 25 | 16 | 0 |  | 0 |  | 500 | N2 | 2021-10-15 09:13 | 2021-10-15 09:51 | 37 | 2021-10-15 09:11 | 39 |  |  |  |  | Y |  |  |  | Y | [5 empty] | 0 | 255.44 | [23 empty] | 146.16 | 13.56 | A |  |  | 5.787 | 28.894 | 55.29 | 0.288 | 9.554 | 1.913 | 1751.92 | 81 | 0 | 740 | 59 | 0 | 156 | 0 | 907 | 0 | 702 | 0 | 0 | 98 | 10
2021-10-15 | B66898 | 2 | 저탄소 | AE8620HT | TUNDISH교체전 | Al 탈산 | T | 11 | 39 | 53250 | 100.73 | C | C |  | C | 1 |  | 1 | 1555 | 1534 | 7500 |  |  | 7500 | 82.73 | 33 | 90651 | 1636 |  | Y | 47 | 39 |  |  | B66895 | 03 |  |  |  | 추창도 | 2 | [6 empty] | 104.15 | 13-1 | 0.25 | 209.4 | A |  | 1633 | 1 | 0.34 | 1578 | 1.21 | 70 | 32 | 409 | 6:49 | 13 | 14 | 0 | 145 |  | 30.46 | 0 | 0 | N2 | 2021-10-15 09:40 |  | 20 | 2021-10-15 09:20 | 41 | [14 empty] | 0 | 10.24 | [23 empty] | 0.46 | 0.46 | A | [9 empty] | 758 | 0 | 0 | 33 | 0 | 250 | 0 | 500 | 0 | 364 | 0 | 0 | 52 | 15 |  |  | 4
2021-10-15 | A67494 | 1 | 고탄소 | AE1055LS |  | Al 탈산 | B | 16 | 50 | 53400 | 83.37 | C | C | C |  | 1 | 1 |  | 1520 | 1545 | 5400 |  |  | 5400 | 53.19 | 12 | 101520 | 1603 |  | Y | 42 | 30 | [7 empty] | 양성호 | 2 |  |  | Y |  |  |  | 100.55 | 12-5 | 0 | 217.87 | A |  | 1594 | 3 | 0.16 | 1556 | 0.93 | 72 | 30 | 258 | 4:18 | 25 | 25 | 17 | 0 |  | 0 |  | 700 | N2 | 2021-10-15 10:14 | 2021-10-15 10:56 | 42 | 2021-10-15 10:13 | 42 |  |  |  |  | Y |  |  |  | Y | [5 empty] | 0 | 270.49 | [23 empty] | 150.43 | 13.56 | A | [9 empty] | 45 | 0 | 689 | 22 | 0 | 187 | 0 | 750 | 0 | 546 | 0 | 0 | 97 | 0
2021-10-15 | B66899 | 2 | 중탄소 | SNCM8I |  | Al 탈산 | I | 6 | 31 | 54650 | 96.65 | C | C | C |  | 1 | 1 |  | 1560 | 1546 | 6700 |  |  | 6700 | 74.86 | 17 | 89500 | 1624 |  | INGOT | 69 | 39 | [7 empty] | 추창도 | [9 empty] | 206.16 | 0 | A |  | 1624 | 3 | 0.19 | 1576 | 1.71 | 87 |  | 224 | 3:44 | 20 | 20 | 18 | 0 |  | 0 |  | 800 | AR | 2021-10-15 10:42 |  | 44 | 2021-10-15 10:42 | [15 empty] | 150.48 | 9.48 | [18 empty] | 1.3 |  |  |  |  | 151.12 | 13.56 | A | [9 empty] | 653 | 41 | 0 | 31 | 0 | 171 | 0 | 742 | 0 | 318 | 0 | 0 | 111 | 53
2021-10-15 | A67495 | 1 | 고탄소 | AE1055LS |  | Al 탈산 | B | 32 | 23 | 52900 | 84.37 | C | C | C |  | 1 | 1 |  | 1520 | 1563 | 5200 |  |  | 5200 | 51.22 | 12 | 101520 | 1596 |  | Y | 49 | 33 | [7 empty] | 양성호 | 2 |  |  | Y |  |  |  | 109.7 | 13-10 | 0 | 229.51 | A |  | 1595 | 3 | 0.19 | 1557 | 1.06 | 73 | 38 | 263 | 4:23 | 25 | 25 | 19 | 0 |  | 0 |  | 700 | N2 | 2021-10-15 11:19 | 2021-10-15 11:53 | 35 | 2021-10-15 11:18 | 35 |  |  |  |  | Y |  |  |  | Y | [5 empty] | 13.26 | 221.8 | [23 empty] | 155.13 | 13.56 | A | [9 empty] | 27 | 0 | 652 | 144 | 0 | 200 | 0 | 825 | 0 | 624 | 0 | 0 | 97 | 51
2021-10-15 | A67496 | 1 | 고탄소 | AE1055LS |  | Al 탈산 | B | 38 | 33 | 53300 | 90.68 | C | C | C |  | 1 | 1 |  | 1520 | 1561 | 5100 |  |  | 5100 | 50.24 | 12 | 101520 | 1609 |  | Y | 42 | 29 | [7 empty] | 양성호 | 2 |  |  | Y |  |  |  | 101.8 | 12-10 | 0 | 229.2 | A |  | 1597 | 3 | 0.17 | 1553 | 0.9 | 69 | 39 | 280 | 4:40 | 25 | 25 | 20 | 0 |  | 0 |  | 400 | N2 | 2021-10-15 12:24 | 2021-10-15 12:55 | 30 | 2021-10-15 12:23 | 31 |  |  |  |  | Y |  |  |  | Y | [5 empty] | 0 | 241.73 | [23 empty] | 173.88 | 13.56 | A | [9 empty] | 71 | 0 | 706 | 36 | 0 | 184 | 0 | 829 | 0 | 602 | 0 | 0 | 96 | 0
2021-10-15 | A67497 | 1 | 고탄소 | AE1055LS |  | Al 탈산 | B | 36 | 12 | 54100 | 81.57 | C | C | C |  | 1 | 1 |  | 1520 | 1564 | 4500 |  |  | 4500 | 53.19 | 10 | 84600 | 1600 |  | Y | 44 | 28 | [7 empty] | 양성호 | 2 |  |  | Y |  |  |  | 98.65 | 13-1 | 4.31 | 106 | A |  | 1596 | 3 | 0.14 | 1555 | 1.11 | 71 | 38 | 266 | 4:26 | 25 | 25 | 21 | 0 |  | 0 |  | 400 | N2 | 2021-10-15 13:15 | 2021-10-15 13:53 | 38 | 2021-10-15 13:14 | 38 |  |  |  |  | Y |  |  |  | Y | [5 empty] | 0 | 171.75 | [23 empty] | 178.23 | 13.56 | A | [9 empty] | 21 | 0 | 705 | 33 | 0 | 181 | 0 | 753 | 0 | 549 | 0 | 0 | 97 | 29
2021-10-15 | A67498 | 1 | 고탄소 | AE1055LS |  | Al 탈산 | B | 16 | 51 | 38500 | 78.15 | C | C | A |  | 1 | 1 |  | 1520 | 1570 | 4900 |  |  | 4900 | 48.27 | 12 | 101520 | 1593 |  | Y | 41 | 31 | [7 empty] | 양성호 | 2 | [6 empty] | 121.25 | 14-5 | 0 | 201.61 | A |  | 1593 | 3 | 0.15 | 1558 | 0.92 | 74 | 37 | 197 | 3:17 | 25 | 25 | 22 | 0 |  | 0 |  | 500 | N2 | 2021-10-15 14:08 | 2021-10-15 14:50 | 41 | 2021-10-15 14:08 | 41 |  |  |  |  | Y |  |  |  | Y | [5 empty] | 0 | 179.7 | [23 empty] | 181.78 | 13.56 | A | [9 empty] | 62 | 0 | 863 | 0 | 0 | 190 | 0 | 750 | 0 | 552 | 0 | 0 | 97 | 0
2021-10-15 | B66900 | 2 | 저탄소 | AE8620HT | 연주시작 | Al 탈산 | B | 6 | 32 | 52500 | 107.87 | C | A |  | A | 1 |  | 1 | 1555 | 1554 | 9400 |  |  | 9400 | 103.6 | 14 | 90732 | 1662 |  | Y | 55 | 47 | [7 empty] | 추창도 | 2 |  |  |  |  | Y |  | 95.5 | 12-3 | 0 | 169.81 | A |  | 1671 | 1 | 0.45 | 1595 | 1.93 | 87 | 30 | 399 | 6:39 | 18 | 21 | 0 | 1 |  | 256.44 | 0 | 0 | N2 | 2021-10-15 15:17 | 2021-10-15 15:35 | 18 | 2021-10-15 15:04 | 31 |  |  |  |  | Y | [8 empty] | 5 | 0 | 61.39 | [16 empty] | 0.7 | [6 empty] | 0.04 | 0.04 | A | [9 empty] | 798 | 0 | 463 | 59 | 0 | 209 | 0 | 909 | 0 | 316 | 0 | 0 | 81 | 22 |  |  | 9 |  | 1
2021-10-15 | A67499 | 1 | 고탄소 | AE1055LS |  | Al 탈산 | B | 32 | 24 | 52900 | 86.93 | C | A | A |  | 1 | 1 |  | 1520 | 1584 | 4600 |  |  | 4600 | 45.31 | 12 | 101520 | 1596 |  | Y | 46 | 27 | [15 empty] | 109.85 | 13-10 | 0 | 140.01 | A |  | 1596 | 3 | 0.15 | 1555 | 1.03 | 71 | 35 | 272 | 4:32 | 25 | 25 | 23 | 0 |  | 0 |  | 500 | N2 | 2021-10-15 15:13 | 2021-10-15 15:50 | 37 | 2021-10-15 15:11 | 39 |  |  |  |  | Y |  |  |  | Y | [5 empty] | 0 | 226.38 | [23 empty] | 185.89 | 13.56 | A | [9 empty] | 0 | 0 | 689 | 0 | 0 | 153 | 0 | 993 | 0 | 596 | 0 | 0 | 154 | 67
2021-10-15 | B66901 | 2 | 저탄소 | AE8620HT |  | Al 탈산 | B | 11 | 40 | 53350 | 97.5 | A | A |  | A | 1 |  | 1 | 1555 | 1538 | 8900 |  |  | 8900 | 88.61 | 14 | 100442 | 1651 |  | Y | 47 | 43 | [7 empty] | 임현진 | 2 |  |  |  |  | Y |  | 101.05 | 12-7 | 0 | 148.75 | A |  | 1651 | 1 | 0.36 | 1584 | 1.72 | 76 | 29 | 331 | 5:31 | 18 | 18 | 0 | 2 |  | 66.13 | 0 | 0 | N2 | 2021-10-15 16:16 | 2021-10-15 16:32 | 16 | 2021-10-15 16:04 | 28 |  |  |  |  | Y | [8 empty] | 4.5 | 0 | 22.27 | 대기래들 | [22 empty] | 0.36 | 0.36 | A | [9 empty] | 706 | 0 | 0 | 34 | 0 | 195 | 0 | 503 | 0 | 209 | 0 | 0 | 0 | 36
2021-10-15 | A67500 | 1 | 고탄소 | AE1055LS |  | Al 탈산 | B | 38 | 34 | 52800 | 98.67 | A | A | A |  | 1 | 1 |  | 1520 | 1566 | 4700 |  |  | 4700 | 46.3 | 12 | 101520 | 1600 | 331 | Y | 40 | 27 |  |  | A67497 |  |  |  |  | 조관훈 | 2 |  |  | Y |  |  |  | 107.95 | 13-6 | 0.11 | 189.56 | A |  | 1600 | 3 | 0.15 | 1548 | 0.91 | 64 | 33 | 242 | 4:02 | 25 | 25 | 24 | 0 |  | 0 |  | 999 | N2 | 2021-10-15 16:22 | 2021-10-15 16:54 | 32 | 2021-10-15 16:20 | 34 |  |  |  |  | Y |  |  |  | Y | [5 empty] | 0 | 335.25 | [23 empty] | 0.02 | 0 | A | [9 empty] | 16 | 0 | 792 | 0 | 0 | 153 | 0 | 991 | 0 | 700 | 0 | 0 | 145 | 45
2021-10-15 | B66902 | 2 | 저탄소 | AE8620HT |  | Al 탈산 | B | 36 | 13 | 52300 | 85.02 | A | A |  | A | 1 |  | 1 | 1555 | 1578 | 5800 |  |  | 5800 | 61.82 | 12 | 93816 | 1654 | 342 | Y | 38 | 30 | [7 empty] | 임현진 | 2 |  |  |  |  | Y |  |  |  | 0 | 178.77 | A |  | 1643 | 1 | 0.36 | 1586 | 1.42 | 78 | 35 | 338 | 5:38 | 18 | 19 | 0 | 3 |  | 50.02 | 0 | 0 | N2 | 2021-10-15 17:04 | 2021-10-15 17:37 | 32 | 2021-10-15 16:53 | 44 |  |  |  |  | Y | [8 empty] | 5 | 0 | 17.24 | [23 empty] | 0.55 | 0.55 | A | [9 empty] | 640 | 0 | 884 | 65 | 0 | 208 | 0 | 498 | 0 | 208 | 0 | 0 | 0 | 34 |  |  | 6
2021-10-15 | A67501 | 1 | 고탄소 | AE1055LS |  | Al 탈산 | B | 18 | 31 | 52300 | 84.33 | A | A | A |  | 1 | 1 |  | 1520 | 1523 | 6700 |  |  | 6700 | 66 | 12 | 101520 | 1557 |  | Y | 46 | 38 |  |  | A67498 |  |  |  |  | 조관훈 | 2 |  |  | Y |  |  |  | 105.9 | 13-4 | 0 | 174.99 | A |  | 1557 | 3 | 0.14 | 1553 | 0.11 | 69 | 30 | 268 | 4:28 | 25 | 26 | 25 | 0 |  | 0 |  | 300 | N2 | 2021-10-15 17:18 | 2021-10-15 17:59 | 41 | 2021-10-15 17:18 | 41 |  |  |  |  | Y |  |  |  | Y | [5 empty] | 0 | 11.06 | [23 empty] | 1.33 | 0 | A | [9 empty] | 41 | 0 | 762 | 0 | 0 | 157 | 0 | 1089 | 0 | 694 | 0 | 0 | 164 | 29
2021-10-15 | B66903 | 2 | 저탄소 | AE8620HT | 잔강최소화전 | Al 탈산 | B | 35 | 56 | 51200 | 93.15 | A | A |  | A | 1 |  | 1 | 1555 | 1548 | 8300 |  |  | 8300 | 114.73 | 10 | 72343 | 1645 |  | Y | 48 | 40 |  |  | B66900 | 05 |  |  |  | 임현진 | 2 |  |  | Y |  | Y |  | 103.8 | 12-7 | 0 | 175.26 | A |  | 1654 | 1 | 0.39 | 1593 | 1.49 | 85 | 39 | 314 | 5:14 | 18 | 18 | 0 | 4 |  | 66.22 | 0 | 0 | N2 | 2021-10-15 18:07 | 2021-10-15 18:40 | 33 | 2021-10-15 18:00 | 40 |  |  |  |  | Y | [8 empty] | 5 | 0 | 20.14 | 450분 대기래들 | [22 empty] | 0.14 | 0.14 | A | [9 empty] | 672 | 0 | 274 | 59 | 0 | 187 | 0 | 506 | 0 | 209 | 0 | 0 | 0 | 23 |  |  | 6
2021-10-15 | A67502 | 1 | 고탄소 | AE1055LS |  | Al 탈산 | B | 16 | 52 | 53700 | 82.7 | A | A | A |  | 1 | 1 |  | 1520 | 1560 | 5500 |  |  | 5500 | 54.18 | 12 | 101520 | 1590 |  | Y | 42 | 31 |  |  | A67499 |  |  |  |  | 조관훈 | 2 |  |  | Y |  |  |  | 105.5 | 12-9 | 0 | 150.73 | A |  | 1590 | 3 | 0.15 | 1558 | 0.8 | 74 | 33 | 279 | 4:39 | 25 | 26 | 26 | 0 |  | 0 |  | 999 | N2 | 2021-10-15 18:17 | 2021-10-15 19:00 | 43 | 2021-10-15 18:16 | 44 |  |  |  |  | Y |  |  |  | Y | [5 empty] | 0 | 200.15 | [23 empty] | 1.98 | 0.95 | A | [9 empty] | 20 | 0 | 753 | 0 | 0 | 167 | 0 | 991 | 0 | 695 | 0 | 0 | 161 | 40
2021-10-15 | B66904 | 2 | 저탄소 | SCM822HT | 잔강최소화 | Al 탈산 | B | 6 | 33 | 52250 | 92.42 | A | A |  | A | 1 |  | 1 | 1555 | 1536 | 8400 |  |  | 8400 | 112.64 | 10 | 74574 | 1648 |  | Y | 49 | 42 |  |  | B66901 | 05 |  |  |  | 임현진 | 2 |  |  | Y |  | Y |  | 105.55 | 13-4 | 0 | 218.02 | A |  | 1637 | 1 | 0.39 | 1579 | 1.39 | 71 | 17 | 331 | 5:31 | 15 | 16 | 0 | 5 |  | 56.73 | 0 | 0 | N2 | 2021-10-15 19:07 | 2021-10-15 20:00 | 53 | 2021-10-15 18:59 | 60 |  |  |  |  | N | [8 empty] | 5 | 0 | 15.32 | [23 empty] | 0.25 | 0.25 | A | [9 empty] | 1255 | 195 | 0 | 72 | 0 | 222 | 0 | 506 | 0 | 206 | 0 | 0 | 0 | 17 |  |  | 6
2021-10-15 | A67503 | 1 | 고탄소 | AE1055LS |  | Al 탈산 | B | 32 | 25 | 53200 | 78.38 | A | A | A |  | 1 | 1 |  | 1520 | 1553 | 4900 |  |  | 4900 | 48.27 | 12 | 101520 | 1601 |  | Y | 42 | 28 |  |  | A67500 |  |  |  |  | 조관훈 | 2 |  |  | Y | [5 empty] | 0 | 253.33 | A |  | 1601 | 3 | 0.16 | 1555 | 1.28 | 71 | 35 | 243 | 4:03 | 25 | 25 | 27 | 0 |  | 0 |  | 999 | N2 | 2021-10-15 19:23 | 2021-10-15 20:02 | 39 | 2021-10-15 19:23 | 39 |  |  |  |  | Y |  |  |  | Y | [5 empty] | 0 | 235.85 | [23 empty] | 1.98 | 10.66 | A | [9 empty] | 0 | 0 | 595 | 31 | 0 | 165 | 0 | 697 | 0 | 595 | 0 | 0 | 145 | 26
2021-10-15 | B66905 | 2 | 저탄소 | SCM822HT |  | Al 탈산 | B | 11 | 41 | 53150 | 90.05 | A | A |  | A | 1 |  | 1 | 1555 | 1534 | 8500 |  |  | 8500 | 83.11 | 12 | 102270 | 1635 |  | Y | 54 | 41 |  |  | B66902 | 05 |  |  |  | 임현진 | 2 |  |  | Y |  | Y |  |  |  | 0 | 204.42 | A |  | 1635 | 1 | 0.37 | 1577 | 1.93 | 69 | 27 | 325 | 5:25 | 15 | 16 | 0 | 6 |  | 57.84 | 0 | 0 | N2 | 2021-10-15 20:19 | 2021-10-15 20:57 | 38 | 2021-10-15 20:11 | 46 |  |  |  |  | N | [8 empty] | 5 | 0 | 16.4 | [23 empty] | 0.11 | 0.11 | A | [9 empty] | 1164 | 311 | 0 | 83 | 0 | 235 | 0 | 499 | 0 | 209 | 0 | 0 | 0 | 36 |  |  | 6
2021-10-15 | A67504 | 1 | 고탄소 | AE1055LS |  | Al 탈산 | B | 38 | 35 | 53800 | 89.92 | A | A | A |  | 1 | 1 |  | 1520 | 1543 | 5500 |  |  | 5500 | 54.18 | 12 | 101520 | 1596 |  | Y | 45 | 28 | [11 empty] | Y |  |  |  | 103.7 | 13-1 | 0 | 116.91 | A |  | 1596 | 3 | 0.15 | 1557 | 0.87 | 73 | 37 | 282 | 4:42 | 25 | 26 | 28 | 0 |  | 0 |  | 999 | N2 | 2021-10-15 20:29 | 2021-10-15 21:01 | 31 | 2021-10-15 20:29 | 32 |  |  |  |  | Y |  |  |  | Y | [5 empty] | 0 | 299.91 | [23 empty] | 1.98 | 12.29 | A | [9 empty] | 23 | 0 | 650 | 0 | 0 | 129 | 0 | 988 | 0 | 593 | 0 | 0 | 166 | 24
2021-10-15 | B66906 | 2 | 저탄소 | SCM822HT |  | Al 탈산 | B | 36 | 14 | 54500 | 87.25 | A | A |  | A | 1 |  | 1 | 1555 | 1552 | 7400 |  |  | 7400 | 72.04 | 12 | 102720 | 1644 |  | Y | 44 | 36 |  |  | B66903 | 05 |  |  |  | 임현진 | 2 |  |  | Y |  | Y |  | 98.8 | 13-1 | 0 | 228.06 | A |  | 1638 | 1 | 0.36 | 1583 | 1.37 | 75 | 36 | 320 | 5:20 | 15 | 16 | 0 | 7 |  | 46.78 | 0 | 0 | N2 | 2021-10-15 21:24 | 2021-10-15 21:56 | 32 | 2021-10-15 21:16 | 40 |  |  |  |  | N | [8 empty] | 5 | 0 | 13.22 | [23 empty] | 0.26 | 0.26 | B | [9 empty] | 1651 | 0 | 0 | 42 | 0 | 268 | 0 | 503 | 0 | 208 | 0 | 0 | 0 | 25 |  |  | 6
2021-10-15 | A67505 | 1 | 고탄소 | AE1055LS |  | Al 탈산 | B | 18 | 32 | 52200 | 86.4 | A | A | A |  | 1 | 1 |  | 1520 | 1555 | 5200 |  |  | 5200 | 55.88 | 11 | 93060 | 1606 |  | Y | 41 | 27 | [11 empty] | Y |  |  |  | 104 | 13-2 | 0 | 187.86 | A |  | 1606 | 3 | 0.14 | 1547 | 1.28 | 63 | 32 | 279 | 4:39 | 25 | 25 | 29 | 0 |  | 0 |  | 400 | N2 | 2021-10-15 21:28 | 2021-10-15 22:00 | 33 | 2021-10-15 21:27 | 33 |  |  |  |  | Y |  |  |  | Y | [5 empty] | 0 | 229.3 | [23 empty] | 2.13 | 77.59 | A | [9 empty] | 62 | 0 | 812 | 0 | 0 | 153 | 0 | 846 | 0 | 597 | 0 | 0 | 145 | 22
2021-10-15 | B66907 | 2 | 저탄소 | SCM822HT |  | Al 탈산 | B | 35 | 57 | 51500 | 86.88 | A | A |  | B | 1 |  | 1 | 1555 | 1527 | 7600 |  |  | 7600 | 53.75 | 18 | 141393 | 1648 |  | Y | 41 | 37 | [7 empty] | 임현진 | 2 |  |  |  |  | Y |  | 100.9 | 12-4 | 0 | 219.4 | A |  | 1640 | 1 | 0.36 | 1579 | 1.49 | 71 | 33 | 295 | 4:55 | 15 | 16 | 0 | 8 |  | 73.15 | 0 | 0 | N2 | 2021-10-15 22:22 | 2021-10-15 23:00 | 38 | 2021-10-15 22:14 | 47 |  |  |  |  | N | [8 empty] | 4.8 | 0 | 22.47 | [23 empty] | 0.16 | 0.16 | B | [9 empty] | 962 | 197 | 0 | 43 | 0 | 237 | 0 | 892 | 0 | 206 | 0 | 0 | 78 | 25 |  |  | 4
2021-10-15 | A67506 | 1 | 고탄소 | AE1055LS |  | Al 탈산 | B | 16 | 53 | 53800 | 82.9 | A | A | B |  | 1 | 1 |  | 1520 | 1570 | 4400 |  |  | 4400 | 47.28 | 11 | 93060 | 1584 |  | Y | 43 | 25 | [11 empty] | Y |  |  |  | 104.9 | 12-8 | 0 | 173.84 | A |  | 1584 | 3 | 0.15 | 1551 | 0.83 | 67 | 33 | 266 | 4:26 | 25 | 25 | 30 | 0 |  | 0 |  | 400 | N2 | 2021-10-15 22:25 | 2021-10-15 23:00 | 35 | 2021-10-15 22:24 | 36 |  |  |  |  | Y |  |  |  | Y | [5 empty] | 0 | 189.27 | [23 empty] | 2.13 | 79 | A | [9 empty] | 27 | 0 | 730 | 8 | 0 | 156 | 0 | 793 | 0 | 597 | 0 | 0 | 97 | 43
2021-10-15 | B66908 | 2 | 저탄소 | SCM822HD2 | 유사강종연연주 | Al 탈산 | B | 6 | 34 | 52100 | 91.85 | A | B |  | B | 1 |  | 1 | 1555 | 1571 | 6700 |  |  | 6700 | 131.98 | 6 | 50766 | 1650 |  | Y | 43 | 37 | [7 empty] | 최남길 | 2 |  |  | N |  | Y |  | 99.2 | 12-7 | 0 | 232.99 | A |  | 1641 | 1 | 0.38 | 1583 | 1.55 | 75 | 36 | 326 | 5:26 | 13 | 14 | 0 | 9 |  | 91.65 | 0 | 0 | N2 | 2021-10-15 23:27 | 2021-10-16 00:01 | 35 | 2021-10-15 23:10 | 51 |  |  |  |  | Y | [8 empty] | 4.6 | 0 | 21.34 | [23 empty] | 0.18 | 0.18 | A | [9 empty] | 1574 | 10 | 283 | 87 | 0 | 218 | 0 | 695 | 0 | 206 | 0 | 0 | 50 | 0 |  |  | 4
2021-10-15 | A67507 | 1 | 고탄소 | AE1055LS |  | Al 탈산 | B | 32 | 26 | 53000 | 76.02 | B | B | B |  | 1 | 1 |  | 1520 | 1541 | 4500 |  |  | 4500 | 53.19 | 10 | 84600 | 1581 | 710 | Y | 41 | 23 | [7 empty] | 김형철 | 2 |  |  | Y |  |  |  | 102.6 | 13-2 | 0 | 132.37 | A |  | 1581 | 3 | 0.14 | 1544 | 0.97 | 60 | 27 | 259 | 4:19 | 25 | 25 | 31 | 0 |  | 0 |  | 400 | N2 | 2021-10-15 23:33 | 2021-10-16 | 26 | 2021-10-15 23:32 | 27 |  |  |  |  | Y |  |  |  | Y | [5 empty] | 0 | 177.34 | [23 empty] | 2.13 | 80.65 | A | [9 empty] | 85 | 0 | 773 | 22 | 0 | 138 | 0 | 692 | 0 | 544 | 0 | 0 | 36 | 50
2021-10-15 | B66909 | 2 | 저탄소 | SCM822HD2 | TUNDISH교체전 | Al 탈산 | B | 11 | 42 | 52900 | 90.77 | B | B |  | B | 1 |  | 1 | 1555 | 1557 | 7500 |  |  | 7500 | 73.99 | 13 | 101366 | 1635 | 342 | Y | 44 | 38 | [7 empty] | 최남길 | 2 |  |  |  |  | Y |  | 103.9 | 12-10 | 0 | 178.99 | A |  | 1638 | 1 | 0.35 | 1581 | 1.37 | 73 | 35 | 336 | 5:36 | 13 | 16 | 0 | 10 |  | 95.76 | 0 | 0 | N2 | 2021-10-16 00:29 | 2021-10-16 01:02 | 33 | 2021-10-16 00:20 | 42 |  |  |  |  | Y | [8 empty] | 4.1 | 0 | 23.42 | [23 empty] | 0.12 | 0.12 | A | [9 empty] | 1103 | 531 | 143 | 43 | 0 | 223 | 0 | 744 | 0 | 206 | 0 | 0 | 88 | 16 |  |  | 4
2021-10-15 | A67508 | 1 | 고탄소 | AE1055LS | TUNDISH교체전 | Al 탈산 | B | 38 | 36 | 53800 | 78 | B | B | B |  | 1 | 1 |  | 1520 | 1569 | 3700 |  |  | 3700 | 43.74 | 10 | 84600 | 1587 | 0 | Y | 41 | 23 | [7 empty] | 김형철 | 2 |  | Y |  |  |  |  | 98.25 | 12-5 | 0.02 | 60.94 | A |  | 1587 | 3 | 0.15 | 1547 | 0.95 | 63 | 31 | 283 | 4:43 | 25 | 25 | 32 | 0 |  | 0 |  | 400 | N2 | 2021-10-16 00:36 | 2021-10-16 00:56 | 20 | 2021-10-16 00:35 | 21 |  |  |  |  | Y |  |  |  | Y | [5 empty] | 0 | 201.53 | [23 empty] | 2.13 | 82.19 | A | [9 empty] | 79 | 0 | 765 | 26 | 0 | 184 | 0 | 498 | 0 | 399 | 0 | 0 | 0 | 43
2021-10-15 | B66910 | 2 | 중탄소 | 38MNSIVS5 | TUNDISH교체 | Si 탈산 | B | 36 | 15 | 54200 | 108.87 | B | B |  | B | 1 |  | 1 | 1540 | 1558 | 8300 |  |  | 8300 | 98.1 | 10 | 84610 | 1685 |  | Y | 48 | 43 | [7 empty] | 최남길 | 2 |  |  |  |  | Y |  | 100.5 | 13-2 | 0 | 134.45 | A |  | 1680 | 1 | 0.3 | 1584 | 1.82 | 93 | 45 | 307 | 5:07 | 25 | 26 | 0 | 11 |  | 92.96 | 0 | 0 | N2 | 2021-10-16 01:46 | 2021-10-16 02:14 | 27 | 2021-10-16 01:30 | 44 |  |  |  |  | Y | [8 empty] | 5 | 0 | 32.12 | 칸수 부족 수소측정 불가 | [18 empty] | 2.32 |  |  |  | 0.84 | 0.84 | A | [9 empty] | 50 | 10 | 0 | 34 | 0 | 16 | 0 | 496 | 0 | 0 | 0 | 0 | 146 | 31 |  |  |  |  | 1
2021-10-15 | A67509 | 1 | 고탄소 | STB3D | TUNDISH교체 | Al 탈산 | B | 18 | 33 | 51600 | 85 | B | B | B |  | 1 | 1 |  | 1520 | 1561 | 6000 |  |  | 6000 | 70.91 | 10 | 84610 | 1586 |  | Y | 40 | 34 | [7 empty] | 김형철 | 2 |  | Y |  |  |  |  | 100.7 | 12-8 | 243.72 | 0 | A |  | 1590 | 3 | 0.16 | 1547 | 0.98 | 96 | 34 | 242 | 4:02 | 25 | 25 | 33 | 0 |  | 0 |  | 400 | AR | 2021-10-16 01:42 | 2021-10-16 02:19 | 39 | 2021-10-16 01:41 | 40 |  |  |  |  | Y |  |  |  | Y | [5 empty] | 187.94 | 1.92 | [19 empty] | 1.88 | 1.51 |  |  | 3.29 | 82.96 | A | [9 empty] | 0 | 267 | 1104 | 32 | 0 | 0 | 0 | 899 | 0 | 698 | 0 | 0 | 53 | 14 |  |  |  |  | 1
2021-10-15 | B66911 | 2 | 중탄소 | 38MNSIVS5 |  | Si 탈산 | B | 35 | 58 | 51650 | 101.13 | B | B |  | B | 1 |  | 1 | 1540 | 1577 | 6400 |  |  | 6400 | 75.64 | 10 | 84610 | 1655 |  | Y | 41 | 35 | [7 empty] | 최남길 | 2 |  |  |  |  | Y |  | 100.65 | 12-3 | 0 | 207.68 | A |  | 1642 | 1 | 0.28 | 1565 | 1.67 | 74 | 33 | 312 | 5:12 | 25 | 26 | 0 | 12 |  | 85.45 | 0 | 0 | N2 | 2021-10-16 02:45 | 2021-10-16 03:15 | 30 | 2021-10-16 02:28 | 47 |  |  |  |  | Y | [8 empty] | 4 | 0 | 30.09 | [23 empty] | 0.6 | 0.6 | A | [9 empty] | 92 | 0 | 0 | 42 | 0 | 0 | 0 | 563 | 0 | 0 | 0 | 0 | 103 | 15
2021-10-15 | A67510 | 1 | 고탄소 | STB3D |  | Al 탈산 | B | 16 | 54 | 53600 | 83.97 | B | B | B |  | 1 | 1 |  | 1520 | 1556 | 4600 |  |  | 4600 | 45.31 | 12 | 101532 | 1562 |  | Y | 42 | 27 | [7 empty] | 김형철 | 2 |  | Y |  |  |  |  | 106.95 | 12-10 | 218.3 | 0 | A |  | 1555 | 3 | 0.17 | 1518 | 0.88 | 67 | 28 | 241 | 4:01 | 25 | 26 | 34 | 0 |  | 0 |  | 400 | AR | 2021-10-16 02:37 | 2021-10-16 03:24 | 48 | 2021-10-16 02:36 | 49 |  |  |  |  | Y |  |  |  | Y | [5 empty] | 176.51 | 0 | [20 empty] | 1.37 |  |  | 24.11 | 82.96 | A | [9 empty] | 0 | 840 | 1144 | 53 | 0 | 0 | 0 | 496 | 0 | 398 | 0 | 0 | 0 | 76
2021-10-15 | B66912 | 2 | 중탄소 | 38MNSIVS5 |  | Si 탈산 | B | 6 | 35 | 51350 | 105.12 | B | B |  | B | 1 |  | 1 | 1540 | 1555 | 7200 |  |  | 7200 | 77.36 | 11 | 93071 | 1654 |  | Y | 43 | 36 | [7 empty] | 최남길 | 2 |  |  |  |  | Y |  |  |  | 0 | 234.96 | A |  | 1646 | 1 | 0.27 | 1560 | 1.68 | 69 | 27 | 307 | 5:07 | 25 | 26 | 0 | 13 |  | 75.75 | 0 | 0 | N2 | 2021-10-16 03:48 | 2021-10-16 04:18 | 30 | 2021-10-16 03:27 | 51 |  |  |  |  | Y | [8 empty] | 4.3 | 0 | 27.48 | [23 empty] | 0.61 | 0.61 | A | [9 empty] | 112 | 0 | 0 | 40 | 0 | 0 | 0 | 604 | 0 | 0 | 0 | 0 | 164 | 20
2021-10-15 | A67511 | 1 | 고탄소 | STB3D |  | Al 탈산 | B | 32 | 27 | 52600 | 87.03 | B | B | B |  | 1 | 1 |  | 1520 | 1555 | 5200 |  |  | 5200 | 60.17 | 10 | 86420 | 1549 |  | Y | 49 | 30 | [7 empty] | 김형철 | 2 |  | Y |  |  |  |  | 100.8 | 12-10 | 269.94 | 0 | A |  | 1560 | 3 | 0.17 | 1524 | 0.97 | 73 | 33 | 239 | 3:59 | 25 | 25 | 35 | 0 |  | 0 |  | 400 | AR | 2021-10-16 03:38 | 2021-10-16 04:32 | 54 | 2021-10-16 03:37 | 55 |  |  |  |  | Y |  |  |  | Y | [5 empty] | 153.82 | 0 | [20 empty] | 0.94 |  |  | 37.36 | 82.96 | A | [9 empty] | 0 | 603 | 1089 | 62 | 0 | 0 | 0 | 695 | 0 | 550 | 0 | 0 | 51 | 69
2021-10-15 | B66913 | 2 | 중탄소 | 38MNSIVS5 |  | Si 탈산 | B | 11 | 43 | 53050 | 118.58 | B | B |  | B | 1 |  | 1 | 1540 | 1546 | 8300 |  |  | 8300 | 89.18 | 11 | 93071 | 1659 |  | Y | 50 | 42 |  |  | B66910 | 05 |  |  |  | 최남길 | 2 |  |  | Y |  | Y |  | 106.15 | 13-2 | 0 | 250.11 | A |  | 1656 | 1 | 0.32 | 1570 | 1.59 | 79 | 40 | 355 | 5:55 | 25 | 20 | 0 | 14 |  | 41.81 | 0 | 0 | N2 | 2021-10-16 05:01 | 2021-10-16 05:21 | 19 | 2021-10-16 04:31 | 50 |  |  |  |  | Y | [8 empty] | 3.6 | 0 | 16.3 | [20 empty] | 1.27 | Y |  | 1.24 | 1.24 | B | [9 empty] | 156 | 0 | 0 | 20 | 0 | 0 | 0 | 693 | 0 | 0 | 0 | 0 | 110 | 5
2021-10-15 | A67512 | 1 | 고탄소 | STB3D |  | Al 탈산 | B | 38 | 37 | 53600 | 76.63 | B | B | B |  | 1 | 1 |  | 1520 | 1548 | 4500 |  |  | 4500 | 43.39 | 12 | 103704 | 1550 |  | Y | 41 | 26 | [7 empty] | 김형철 | 2 |  | Y |  |  |  |  | 103.7 | 13-1 | 243.1 | 0 | A |  | 1558 | 3 | 0.16 | 1517 | 1.03 | 66 | 31 | 240 | 4:00 | 25 | 25 | 36 | 0 |  | 0 |  | 400 | AR | 2021-10-16 04:58 | 2021-10-16 05:35 | 37 | 2021-10-16 04:57 | 38 |  |  |  |  | Y |  |  |  | Y | [5 empty] | 169.29 | 0 | [20 empty] | 1.21 |  |  | 49.54 | 82.96 | A | [9 empty] | 0 | 446 | 1134 | 28 | 0 | 0 | 0 | 498 | 0 | 398 | 0 | 0 | 0 | 44
2021-10-15 | B66914 | 2 | 중탄소 | 38MNSIVS5 |  | Si 탈산 | B | 36 | 16 | 53600 | 122.25 | B | B |  | D | 1 |  | 1 | 1540 | 1567 | 8400 |  |  | 8400 | 82.73 | 12 | 101532 | 1660 |  | Y | 54 | 45 |  |  | B66911 | 05 |  |  |  | 최남길 | 2 |  |  | Y |  | Y |  | 108 | 13-10 | 0 | 119.45 | A |  | 1655 | 1 | 0.38 | 1578 | 1.46 | 87 | 49 | 510 | 8:30 | 25 | 25 | 0 | 15 |  | 88.46 | 0 | 0 | N2 | 2021-10-16 06:23 | 2021-10-16 06:28 | 5 | 2021-10-16 06:00 | 28 |  |  |  |  | Y | [8 empty] | 3.1 | 0 | 32.71 | [23 empty] | 0.46 | 0.46 | A | [9 empty] | 64 | 0 | 0 | 17 | 0 | 0 | 0 | 700 | 0 | 0 | 0 | 0 | 119 | 12
2021-10-15 | A67513 | 1 | 고탄소 | STB3D |  | Al 탈산 | B | 18 | 34 | 51600 | 75.78 | B | B | D |  | 1 | 1 |  | 1520 | 1535 | 4900 |  |  | 4900 | 47.25 | 12 | 103704 | 1558 |  | Y | 41 | 29 | [7 empty] | 김형철 | 2 |  | Y |  |  |  |  | 101.25 | 12-9 | 244.93 | 0 | A |  | 1558 | 3 | 0.17 | 1519 | 1.11 | 68 | 31 | 249 | 4:09 | 25 | 25 | 37 | 0 |  | 0 |  | 400 | AR | 2021-10-16 06:02 | 2021-10-16 06:38 | 36 | 2021-10-16 06:01 | 37 |  |  |  |  | Y |  |  |  | Y | [5 empty] | 143.03 | 0 | [20 empty] | 1.15 |  |  | 52.42 | 82.96 | A | [9 empty] | 0 | 371 | 1116 | 34 | 0 | 0 | 0 | 497 | 0 | 399 | 0 | 0 | 0 | 73
2021-10-15 | B66915 | 2 | 중탄소 | 38MNSIVS5 |  | Si 탈산 | B | 35 | 59 | 50950 | 117.67 | B | D |  | D | 1 |  | 1 | 1540 | 1548 | 6100 |  |  | 6100 | 60.08 | 12 | 101532 | 1630 |  | Y | 43 | 31 |  |  | B66912 | 05 |  |  |  | 최남길 | 2 |  |  | Y |  | Y |  | 104 | 12-6 | 0 | 212.74 | A |  | 1630 | 1 | 1000 | 1566 | 0 | 75 | 40 |  | : | 25 |  | 38 | 417 |  | 0 | 0 | 450 | N2 | 2021-10-16 07:23 | 2021-10-16 07:43 | 20 | 2021-10-16 06:58 | 45 | [14 empty] | 0 | 0 | [23 empty] | 1.01 | 1.01 | B | [9 empty] | 115 | 0 | 0 | 25 | 0 | 0 | 0 | 661 | 0 | 0 | 0 | 0 | 99 | 28
2021-10-15 | A67514 | 1 | 고탄소 | STB3D |  | Al 탈산 | B | 16 | 55 | 53200 | 99.22 | B | D | D |  | 1 | 1 |  | 1520 | 1537 | 5700 |  |  | 5700 | 65.96 | 10 | 86420 | 1557 |  | Y | 59 | 32 | [7 empty] | 김형철 | 2 |  | Y | [6 empty] | 250.42 | 0 | A |  | 0 | 3 | 0.16 | 1519 | -49 | 68 | 39 | 177 | 2:57 | 25 | 25 | 39 | 0 |  | 0 |  | 400 | AR | 2021-10-16 07:29 | 2021-10-16 07:44 | 14 | 2021-10-16 07:28 | 15 |  |  |  |  | Y |  |  |  | Y | [5 empty] | 122.53 | 0.94 | [20 empty] | 1.26 |  |  | 54.54 | 82.96 | A | [9 empty] | 0 | 8 | 1075 | 23 | 0 | 0 | 0 | 695 | 0 | 552 | 0 | 0 | 98 | 25
2021-10-16 | B66916 | 2 | 중탄소 | 38MNSIVS5 |  | Si 탈산 | B | 6 | 36 | 51000 | 119.98 | D | D |  | D | 1 |  | 1 | 1540 | 1538 | 8000 |  |  | 8000 | 78.79 | 12 | 101532 | 1652 |  | Y | 53 | 44 |  |  | A67513 | 04 |  |  |  | 추창도 | 2 |  |  | Y |  | Y |  | 100 | 12-7 | 0 | 266.38 | A |  | 1643 | 1 | 0.73 | 1561 | 1.57 | 70 | 27 | 423 | 7:03 | 25 | 25 | 0 | 17 |  | 58.96 | 0 | 0 | N2 | 2021-10-16 08:33 | 2021-10-16 08:53 | 20 | 2021-10-16 08:13 | 40 | [14 empty] | 0 | 21.7 | [23 empty] | 0.97 | 0.97 | A | [9 empty] | 116 | 0 | 236 | 61 | 0 | 0 | 0 | 502 | 0 | 0 | 0 | 0 | 107 | 51
2021-10-16 | A67515 | 1 | 고탄소 | STB3D |  | Al 탈산 | B | 32 | 28 | 52400 | 88.83 | D | D | D |  | 1 | 1 |  | 1520 | 1527 | 6400 |  |  | 6400 | 62.81 | 12 | 101894 | 1543 |  | Y | 43 | 37 | [7 empty] | 양성호 | 2 | [6 empty] | 107.75 | 13-7 | 184.69 | 0 | A |  | 1563 | 3 | 0.21 | 1518 | 1 | 67 | 39 | 300 | 5:00 | 25 | 25 | 40 | 0 |  | 0 |  | 550 | AR | 2021-10-16 08:28 | 2021-10-16 08:46 | 18 | 2021-10-16 08:27 | 19 |  |  |  |  | Y |  |  |  | Y | [5 empty] | 228.02 | 0 | [20 empty] | 1.14 |  |  | 55.95 | 82.96 | A | [9 empty] | 0 | 72 | 1063 | 55 | 0 | 0 | 0 | 753 | 0 | 552 | 0 | 0 | 95 | 45
2021-10-16 | B66917 | 2 | 중탄소 | 38MNSIVS5 | TUNDISH교체전 | Si 탈산 | B | 11 | 44 | 53300 | 119.27 | D | D |  | D | 1 |  | 1 | 1540 | 1539 | 8200 |  |  | 8200 | 83.22 | 12 | 98530 | 1647 |  | Y | 51 | 42 |  |  | A67514 | 02 |  |  |  | 추창도 | 2 |  |  |  |  | Y |  | 101.9 | 12-7 | 0.11 | 269.52 | A |  | 1628 | 1 | 0.8 | 1562 | 1.14 | 71 | 29 | 747 | 12:27 | 25 | 18 | 0 | 18 |  | 37.46 | 0 | 0 | N2 | 2021-10-16 09:47 | 2021-10-16 09:58 | 11 | 2021-10-16 09:37 | 21 |  |  |  |  | Y | [9 empty] | 3.12 | 11.74 | [20 empty] | 1.11 | Y |  | 0.28 | 0.28 | B | [9 empty] | 127 | 0 | 333 | 71 | 0 | 0 | 0 | 499 | 0 | 0 | 0 | 0 | 49 | 51
2021-10-16 | A67516 | 1 | 고탄소 | STB3D | TUNDISH교체전 | Al 탈산 | B | 38 | 38 | 53300 | 82.83 | D | D | D |  | 1 | 1 |  | 1520 | 1534 | 5600 |  |  | 5600 | 62 | 12 | 90324 | 1558 |  | Y | 44 | 33 | [7 empty] | 양성호 | 2 | [6 empty] | 102.4 | 12-9 | 226.47 | 0 | A |  | 1555 | 3 | 0.21 | 1520 | 0.95 | 69 | 35 | 243 | 4:03 | 25 | 25 | 41 | 0 |  | 0 |  | 600 | AR | 2021-10-16 09:22 | 2021-10-16 09:55 | 33 | 2021-10-16 09:20 | 34 |  |  |  |  | Y |  |  |  | Y | [5 empty] | 195.43 | 0 | [20 empty] | 1.1 |  |  | 57.28 | 82.96 | A | [9 empty] | 0 | 23 | 1084 | 35 | 0 | 0 | 0 | 749 | 0 | 552 | 0 | 0 | 98 | 0
2021-10-16 | B66918 | 2 | 저탄소 | AE15B18C | TUNDISH교체 | Si 탈산 | B | 36 | 17 | 53750 | 106.08 | D | D |  | D | 1 |  | 1 | 1555 | 1544 | 7800 |  |  | 7800 | 81.64 | 13 | 95538 | 1666 |  | Y | 45 | 39 | [7 empty] | 추창도 | 2 |  |  |  |  | Y |  | 101.15 | 13-3 | 184.8 | 0 | A |  |  | 1 | 0.86 | 1595 |  | 82 | 22 | 539 | 8:59 | 15 | 15 |  |  |  | 0 | 0 |  | AR | 2021-10-16 10:53 | 2021-10-16 11:32 | 39 | 2021-10-16 10:34 | 58 |  |  |  |  | Y | [9 empty] | 0.15 | 0 | MP 잘못확인하여 도착온도낮아 첫차지 극진공시간미달 | [15 empty] | 1.3 |  |  | 2.37 |  |  |  | 0.47 | 0.47 | A | [9 empty] | 161 | 0 | 0 | 21 | 0 | 16 | 0 | 804 | 0 | 205 | 0 | 0 | 55 | 40 |  |  | 9 |  | 1
2021-10-16 | A67517 | 1 | 저탄소 | AE5120M | TUNDISH교체 | Al 탈산 | B | 18 | 35 | 52600 | 69.98 | D | D | D |  | 1 | 1 |  | 1540 | 1567 | 5900 |  |  | 5900 | 69.73 | 10 | 84610 | 1652 |  | Y | 37 | 28 | [7 empty] | 양성호 | 2 | [6 empty] | 86.1 | 11-2 | 0 | 219.14 | A |  | 1650 | 3 | 0.16 | 1604 | 1.44 | 96 | 31 | 260 | 4:20 | 16 | 21 | 42 | 0 |  | 0 |  | 800 | N2 | 2021-10-16 10:23 | 2021-10-16 11:23 | 61 | 2021-10-16 10:22 | 62 |  |  |  |  | Y |  |  |  | Y | [5 empty] | 0 | 187.7 | [19 empty] | 1.94 |  |  |  | 58.72 | 82.97 | B | [9 empty] | 924 | 494 | 0 | 0 | 0 | 210 | 0 | 499 | 0 | 399 | 0 | 0 | 0 | 0 |  |  |  |  | 1
2021-10-16 | A67518 | 1 | 저탄소 | AE5120M |  | Al 탈산 | B | 16 | 56 | 53300 | 76.8 | D | D | D |  | 1 | 1 |  | 1540 | 1584 | 6200 |  |  | 6200 | 73.28 | 10 | 84610 | 1626 |  | Y | 43 | 35 | [7 empty] | 양성호 | 2 | [6 empty] | 109.75 | 13-3 | 0 | 228.3 | A |  | 1628 | 3 | 0.21 | 1587 | 1.21 | 79 | 32 | 265 | 4:25 | 16 | 20 | 43 | 0 |  | 0 |  | 700 | N2 | 2021-10-16 11:25 | 2021-10-16 12:12 | 47 | 2021-10-16 11:24 | 47 |  |  |  |  | Y |  |  |  | Y | [5 empty] | 0 | 231.1 | [23 empty] | 64.78 | 84.27 | A | [9 empty] | 914 | 904 | 0 | 82 | 0 | 216 | 0 | 664 | 0 | 197 | 0 | 0 | 0 | 0
2021-10-16 | B66919 | 2 | 저탄소 | AE15B18C |  | Si 탈산 | B | 35 | 60 | 51250 | 119.3 | D | D |  | D | 1 |  | 1 | 1555 | 1553 | 6500 |  |  | 6500 | 69.12 | 13 | 94039 | 1658 |  | Y | 40 | 37 |  |  | B66916 | 15 |  |  |  | 추창도 | 2 |  |  |  |  | Y |  | 95.95 | 11-8 | 134.57 | 0 | A |  | 1622 | 1 | 0.2 | 1567 | 0.85 | 54 | 25 | 240 | 4:00 | 15 | 19 | 44 | 423 |  | 0 | 0 | 750 | AR | 2021-10-16 12:14 | 2021-10-16 12:32 | 18 | 2021-10-16 11:52 | 40 |  |  |  |  | Y | [9 empty] | 0 | 0 | [23 empty] | 1.27 | 1.27 | B | [9 empty] | 121 | 0 | 267 | 518 | 0 | 0 | 0 | 603 | 0 | 361 | 0 | 0 | 28 | 12
2021-10-16 | A67519 | 1 | 저탄소 | AE5120M |  | Al 탈산 | B | 32 | 29 | 52200 | 84.72 | D | D | D |  | 1 | 1 |  | 1540 | 1552 | 6600 |  |  | 6600 | 43.34 | 18 | 152298 | 1626 |  | Y | 47 | 31 | [7 empty] | 양성호 | 2 |  | Y | [6 empty] | 0 | 18.02 | A |  | 1620 | 3 | 0.17 | 1580 | 1.05 | 72 | 31 | 257 | 4:17 | 16 | 18 | 45 | 0 |  | 0 |  | 700 | N2 | 2021-10-16 12:42 | 2021-10-16 13:15 | 34 | 2021-10-16 12:41 | 34 |  |  |  |  | Y |  |  |  | Y | [5 empty] | 0 | 252.78 | [23 empty] | 69.8 | 84.27 | A | [9 empty] | 796 | 874 | 159 | 84 | 0 | 205 | 0 | 500 | 0 | 310 | 0 | 0 | 0 | 3
2021-10-16 | B66920 | 2 | 저탄소 | AE15B18C |  | Si 탈산 | B | 6 | 37 | 51800 | 104.22 | D | D |  | D | 1 |  | 1 | 1555 | 1572 | 6000 |  |  | 6000 | 61.13 | 13 | 98153 | 1646 |  | Y | 36 | 32 | [7 empty] | 추창도 | 2 |  |  |  |  | Y |  |  |  | 133.9 | 0 | A |  | 1639 | 1 | 0.42 | 1563 | 1.14 | 50 | 16 | 417 | 6:57 | 15 | 17 | 0 | 21 |  | 41.28 | 0 | 0 | AR | 2021-10-16 13:06 | 2021-10-16 13:35 | 29 | 2021-10-16 12:47 | 48 | [14 empty] | 13.6 | 0 | [23 empty] | 0.68 | 0.68 | A | [9 empty] | 186 | 0 | 0 | 32 | 0 | 36 | 0 | 599 | 0 | 414 | 0 | 0 | 31 | 36 |  |  | 4
2021-10-16 | A67520 | 1 | 저탄소 | AE5120HM | 유사강종연연주 | Al 탈산 | B | 38 | 39 | 53400 | 80.72 | D | D | D |  | 1 | 1 |  | 1540 | 1587 | 5800 |  |  | 5800 | 114.25 | 6 | 50766 | 1609 |  | Y | 44 | 30 | [7 empty] | 양성호 | 3 | [6 empty] | 107.8 | 13-4 | 0 | 245.15 | A |  | 1613 | 3 | 0.2 | 1572 | 1.14 | 64 | 25 | 308 | 5:08 | 16 | 19 | 46 | 0 |  | 0 |  | 999 | N2 | 2021-10-16 13:37 | 2021-10-16 14:14 | 37 | 2021-10-16 13:36 | 38 |  |  |  |  | Y |  |  |  | Y | [5 empty] | 0 | 197.88 | [23 empty] | 74.19 | 84.27 | A | [9 empty] | 1401 | 479 | 0 | 119 | 0 | 217 | 0 | 496 | 0 | 398 | 0 | 0 | 0 | 0
2021-10-16 | B66921 | 2 | 저탄소 | AE15B18C | 잔강최소화전 | Si 탈산 | B | 21 | 1 | 53750 | 94.97 | D | D |  | D | 1 |  | 1 | 1555 | 1555 | 7400 |  |  | 7400 | 112.69 | 9 | 65664 | 1650 |  | Y | 48 | 43 | [17 empty] | 181.7 | 0 | A |  | 1656 | 1 | 0.48 | 1585 | 1.8 | 72 | 13 | 346 | 5:46 | 15 | 16 | 0 | 22 |  | 34.97 | 0 | 0 | AR | 2021-10-16 13:57 | 2021-10-16 14:42 | 45 | 2021-10-16 13:44 | 58 |  |  |  |  | Y | [8 empty] | 5 | 10.12 | 0 | [20 empty] | 1.24 |  |  | 0.28 | 0.28 | A | [9 empty] | 61 | 0 | 288 | 17 | 0 | 40 | 0 | 600 | 0 | 412 | 0 | 0 | 122 | 27 |  |  | 6
2021-10-16 | A67521 | 1 | 저탄소 | AE5120HM |  | Al 탈산 | B | 18 | 36 | 51200 | 76.52 | D | D | A |  | 1 | 1 |  | 1540 | 1559 | 6300 |  |  | 6300 | 62.05 | 12 | 101532 | 1612 |  | Y | 45 | 33 | [15 empty] | 105.2 | 13-2 | 0 | 254.5 | A |  | 1612 | 3 | 0.21 | 1582 | 1 | 74 | 32 | 257 | 4:17 | 16 | 17 | 47 | 0 |  | 0 |  | 999 | N2 | 2021-10-16 14:31 | 2021-10-16 15:17 | 46 | 2021-10-16 14:29 | 48 |  |  |  |  | Y |  |  |  | Y | [5 empty] | 0 | 149.17 | [23 empty] | 77.57 | 84.27 | A | [9 empty] | 1153 | 451 | 0 | 65 | 0 | 202 | 0 | 750 | 0 | 548 | 0 | 0 | 0 | 0
2021-10-16 | B66922 | 2 | 중탄소 | SM30C | 잔강최소화 | Al 탈산 | B | 36 | 18 | 53750 | 97.45 | D | A |  | A | 1 |  | 1 | 1540 | 1572 | 5900 |  |  | 5900 | 61.38 | 12 | 96121 | 1607 |  | Y | 46 | 38 | [7 empty] | 고승만 | 2 |  |  |  |  | Y |  | 99.95 | 13-1 | 11.64 | 222.18 | A |  | 1644 | 1 | 0.49 | 1586 | 1.21 | 81 | 33 | 341 | 5:41 | 15 | 16 | 0 | 23 |  | 82.55 | 0 | 0 | N2 | 2021-10-16 15:16 | 2021-10-16 15:46 | 30 | 2021-10-16 15:07 | 39 |  |  |  |  | N | [8 empty] | 4 | 0 | 21.43 | [23 empty] | 0.27 | 0.27 | A | [9 empty] | 0 | 0 | 652 | 54 | 0 | 197 | 0 | 603 | 0 | 205 | 0 | 0 | 0 | 42 |  |  | 6
2021-10-16 | A67522 | 1 | 저탄소 | AE5120HM |  | Al 탈산 | B | 16 | 57 | 53100 | 81.02 | A | A | A |  | 1 | 1 |  | 1540 | 1549 | 7100 |  |  | 7100 | 69.93 | 12 | 101532 | 1629 |  | Y | 47 | 40 |  |  | A67519 |  |  |  |  | 조관훈 | 2 |  |  | Y |  |  |  | 106.35 | 12-9 | 0 | 216.2 | A |  | 1629 | 3 | 0.21 | 1595 | 1.03 | 87 | 41 | 280 | 4:40 | 16 | 17 | 48 | 0 |  | 0 |  | 999 | N2 | 2021-10-16 15:34 | 2021-10-16 16:17 | 43 | 2021-10-16 15:32 | 45 |  |  |  |  | Y |  |  |  | Y | [5 empty] | 0 | 167.25 | [23 empty] | 0 | 0.45 | A | [9 empty] | 996 | 681 | 0 | 19 | 0 | 183 | 0 | 646 | 0 | 546 | 0 | 0 | 0 | 13
2021-10-16 | B66923 | 2 | 중탄소 | SM30C |  | Al 탈산 | B | 35 | 61 | 51100 | 95.43 | A | A |  | A | 1 |  | 1 | 1540 | 1558 | 6300 |  |  | 6300 | 65.19 | 14 | 96646 | 1654 |  | Y | 52 | 36 | [7 empty] | 임현진 | 2 |  |  |  |  | Y |  |  |  | 0 | 257.29 | A |  | 1642 | 1 | 0.43 | 1570 | 2.06 | 65 | 41 | 343 | 5:43 | 15 | 16 | 0 | 24 | 100 | 71.25 | 0 | 0 | N2 | 2021-10-16 16:22 | 2021-10-16 16:44 | 22 | 2021-10-16 16:14 | 30 |  |  |  |  | N | [8 empty] | 5 | 0 | 18.12 | [23 empty] | 1.01 | 1.01 | A | [9 empty] | 0 | 0 | 509 | 30 | 0 | 64 | 0 | 105 | 0 | 200 | 0 | 0 | 0 | 31
2021-10-16 | A67523 | 1 | 저탄소 | AE5120HM |  | Al 탈산 | B | 32 | 30 | 52700 | 113.75 | A | A | A |  | 1 | 1 |  | 1540 | 1517 | 7000 |  |  | 7000 | 68.94 | 12 | 101532 | 1615 | 330 | Y | 45 | 37 |  |  | A67520 |  |  |  |  | 조관훈 | 2 |  |  | Y |  |  |  | 101.15 | 12-9 | 0 | 260.07 | A |  | 1615 | 3 | 0.22 | 1594 | 0.31 | 86 | 38 | 286 | 4:46 | 16 | 26 | 49 | 0 |  | 0 |  | 999 | N2 | 2021-10-16 17:03 | 2021-10-16 17:22 | 18 | 2021-10-16 17:01 | 20 |  |  |  |  | Y |  |  |  | Y | [5 empty] | 0 | 375.72 | [23 empty] | 0 | 0.02 | B | [9 empty] | 0 | 1528 | 0 | 51 | 0 | 146 | 0 | 695 | 0 | 595 | 0 | 0 | 0 | 0
2021-10-16 | B66924 | 2 | 중탄소 | SM30C |  | Al 탈산 | B | 6 | 38 | 51250 | 88.37 | A | A |  | A | 1 |  | 1 | 1540 | 1532 | 6500 |  |  | 6500 | 67.98 | 12 | 95616 | 1637 |  | Y | 41 | 34 | 연주 온도 저하로 20톤 잔강합탕 |  | B66921 | 20 |  |  |  | 임현진 | 2 |  |  |  |  | Y |  |  |  | 0 | 157.26 | A |  | 1626 | 1 | 0.39 | 1570 | 1.41 | 65 | 29 | 285 | 4:45 | 15 | 16 | 0 | 25 |  | 56.4 | 0 | 0 | N2 | 2021-10-16 17:18 | 2021-10-16 17:45 | 26 | 2021-10-16 17:05 | 40 |  |  |  |  | N | [8 empty] | 5 | 0 | 16.02 | [23 empty] | 0.13 | 0.13 | A | [9 empty] | 0 | 0 | 533 | 57 | 0 | 125 | 0 | 652 | 0 | 301 | 0 | 0 | 53 | 41 |  |  | 6
2021-10-16 | A67524 | 1 | 저탄소 | AE5120HM | TUNDISH교체전 | Al 탈산 | B | 21 | 2 | 54300 | 97.15 | A | A | A |  | 1 | 1 |  | 1540 | 1593 | 7000 |  |  | 7000 | 67.27 | 14 | 104059 | 1618 |  | Y | 59 | 37 |  |  | A67521 |  |  |  |  | 조관훈 | 2 |  |  | Y |  |  |  | 98.85 | 13-4 | 0 | 174.34 | A |  | 1618 | 3 | 0.21 | 1583 | 0.95 | 75 | 35 | 249 | 4:09 | 16 | 20 | 50 | 0 |  | 0 |  | 999 | N2 | 2021-10-16 17:44 | 2021-10-16 18:26 | 42 | 2021-10-16 17:42 | 44 |  |  |  |  | Y |  |  |  | Y | [5 empty] | 0 | 218.94 | [23 empty] | 0 | 0 | A | [9 empty] | 1400 | 374 | 0 | 31 | 0 | 221 | 0 | 1045 | 0 | 593 | 0 | 0 | 0 | 9
2021-10-16 | B66925 | 2 | 중탄소 | SM30C | TUNDISH교체전 | Al 탈산 | B | 38 | 40 | 54050 | 88.53 | A | A |  | A | 1 |  | 1 | 1540 | 1554 | 6300 |  |  | 6300 | 79.29 | 11 | 79458 | 1654 |  | Y | 42 | 34 | [7 empty] | 임현진 | 2 |  |  |  |  | Y |  | 96.35 | 12-2 | 0 | 178.62 | A |  | 1643 | 1 | 0.4 | 1584 | 1.54 | 79 | 32 | 318 | 5:18 | 15 | 15 | 0 | 26 |  | 63.18 | 0 | 0 | N2 | 2021-10-16 18:16 | 2021-10-16 18:48 | 32 | 2021-10-16 18:03 | 45 |  |  |  |  | N | [8 empty] | 4.5 | 0 | 18.27 | [23 empty] | 0.19 | 0.19 | A | [9 empty] | 0 | 0 | 382 | 28 | 0 | 123 | 0 | 501 | 0 | 202 | 0 | 0 | 58 | 32 |  |  | 6
2021-10-16 | A67525 | 1 | 고탄소 | AE1055MS | TUNDISH교체 | Al 탈산 | B | 18 | 37 | 51100 | 89.6 | A | A | A |  | 1 | 1 |  | 1520 | 1561 | 5800 |  |  | 5800 | 57.12 | 12 | 101532 | 1644 |  | Y | 40 | 33 | [7 empty] | 조관훈 | 2 |  |  |  |  | Y |  | 97.6 | 12-4 | 0 | 203.76 | A |  | 1640 | 3 | 0.2 | 1585 | 1.12 | 99 | 42 | 304 | 5:04 | 20 | 20 | 51 | 0 |  | 0 |  | 500 | N2 | 2021-10-16 18:53 | 2021-10-16 19:50 | 57 | 2021-10-16 18:53 | 57 |  |  |  |  | Y |  |  |  | Y | [5 empty] | 0 | 274.36 | [19 empty] | 2.13 |  |  |  | 0.25 | 9.89 | A | [9 empty] | 0 | 0 | 592 | 10 | 0 | 180 | 0 | 645 | 0 | 493 | 0 | 0 | 115 | 37 |  |  |  |  | 1
2021-10-16 | B66926 | 2 | 저탄소 | SCR415HM | TUNDISH교체 | Si 탈산 | B | 36 | 19 | 53650 | 98.47 | A | A |  | A | 1 |  | 1 | 1555 | 1553 | 8100 |  |  | 8100 | 86.28 | 11 | 93885 | 1689 | 687 | Y | 44 | 39 | [7 empty] | 임현진 | 2 |  |  |  |  | Y |  | 99.05 | 12-10 | 0 | 165.7 | A |  | 1681 | 1 | 0.4 | 1605 | 1.66 | 93 | 31 | 287 | 4:47 | 18 | 21 | 0 | 27 |  | 105.71 | 0 | 0 | N2 | 2021-10-16 19:26 | 2021-10-16 20:12 | 46 | 2021-10-16 19:09 | 63 |  |  |  |  | Y | [8 empty] | 5 | 0 | 30.51 | [16 empty] | 0.5 |  |  | 2.21 |  |  |  | 0.55 | 0.55 | A | [9 empty] | 961 | 428 | 0 | 757 | 0 | 0 | 0 | 497 | 0 | 0 | 0 | 0 | 0 | 0 |  |  | 9 |  | 1
2021-10-16 | A67526 | 1 | 고탄소 | AE1055MS |  | Al 탈산 | B | 16 | 58 | 53600 | 96.75 | A | A | A |  | 1 | 1 |  | 1520 | 1553 | 5100 |  |  | 5100 | 60.28 | 10 | 84610 | 1587 |  | Y | 44 | 28 | [7 empty] | 조관훈 | 2 |  |  |  |  | Y |  | 99.3 | 12-2 | 0.02 | 165.05 | A |  | 1594 | 3 | 0.19 | 1562 | 0.62 | 76 | 38 | 260 | 4:20 | 20 | 20 | 52 | 0 |  | 0 |  | 400 | N2 | 2021-10-16 19:58 | 2021-10-16 20:50 | 52 | 2021-10-16 19:57 | 53 |  |  |  |  | Y |  |  |  | Y | [5 empty] | 0 | 270.1 | [23 empty] | 0.34 | 11.51 | A | [9 empty] | 0 | 0 | 678 | 14 | 0 | 156 | 0 | 498 | 0 | 398 | 0 | 0 | 57 | 0
2021-10-16 | B66927 | 2 | 저탄소 | SCR415HM |  | Si 탈산 | B | 35 | 62 | 50800 | 94.08 | A | A |  | A | 1 |  | 1 | 1555 | 1556 | 7600 |  |  | 7600 | 82.45 | 11 | 92175 | 1644 |  | Y | 45 | 39 | [7 empty] | 임현진 | 2 |  |  |  |  | Y |  | 102.1 | 12-4 | 0 | 139.78 | A |  | 1642 | 1 | 0.38 | 1574 | 1.55 | 62 | 26 | 311 | 5:11 | 18 | 19 | 0 | 28 |  | 59.3 | 0 | 0 | N2 | 2021-10-16 20:27 | 2021-10-16 21:06 | 39 | 2021-10-16 20:16 | 51 |  |  |  |  | Y | [8 empty] | 4.5 | 0 | 18.64 | [23 empty] | 0.34 | 0.34 | A | [9 empty] | 866 | 484 | 0 | 1223 | 0 | 0 | 0 | 498 | 0 | 0 | 0 | 0 | 0 | 0 |  |  | 6
2021-10-16 | A67527 | 1 | 고탄소 | AE1055MS |  | Al 탈산 | B | 32 | 31 | 52100 | 106.8 | A | A | A |  | 1 | 1 |  | 1520 | 1548 | 5000 |  |  | 5000 | 59.09 | 10 | 84610 | 1603 |  | Y | 44 | 29 | [7 empty] | 조관훈 | 2 | [6 empty] | 97.35 | 12-5 | 0 | 191.06 | A |  | 1603 | 3 | 0.21 | 1570 | 0.52 | 84 | 47 | 285 | 4:45 | 20 | 21 | 53 | 0 |  | 0 |  | 400 | N2 | 2021-10-16 21:14 | 2021-10-16 21:49 | 35 | 2021-10-16 21:14 | 35 |  |  |  |  | Y |  |  |  | Y | [5 empty] | 0 | 332.99 | [23 empty] | 0.37 | 13.22 | A | [9 empty] | 0 | 0 | 673 | 0 | 0 | 135 | 0 | 498 | 0 | 398 | 0 | 0 | 48 | 26
2021-10-16 | B66928 | 2 | 저탄소 | SCR415HM | 잔강최소화전 | Si 탈산 | B | 6 | 39 | 51200 | 89.85 | A | A |  | A | 1 |  | 1 | 1555 | 1583 | 6500 |  |  | 6500 | 81.59 | 10 | 79669 | 1662 |  | Y | 43 | 35 | [7 empty] | 임현진 | 2 |  |  |  |  | Y |  |  |  | 0 | 255.93 | A |  | 1652 | 1 | 0.34 | 1589 | 1.68 | 77 | 27 | 298 | 4:58 | 18 | 19 | 0 | 29 |  | 58.73 | 0 | 0 | N2 | 2021-10-16 21:25 | 2021-10-16 22:04 | 39 | 2021-10-16 21:15 | 49 |  |  |  |  | Y | [8 empty] | 5 | 0 | 21.48 | [23 empty] | 0.18 | 0.18 | A | [9 empty] | 1025 | 304 | 0 | 1165 | 0 | 0 | 0 | 895 | 0 | 0 | 0 | 0 | 54 | 14 |  |  | 6
2021-10-16 | A67528 | 1 | 고탄소 | AE1055MS |  | Al 탈산 | B | 21 | 3 | 53900 | 112.82 | A | A | B |  | 1 | 1 |  | 1520 | 1598 | 4200 |  |  | 4200 | 49.64 | 10 | 84610 | 1596 |  | Y | 59 | 55 | [15 empty] | 103.7 | 13-9 | 0 | 114.98 | A |  | 1594 | 3 | 0.21 | 1556 | 0.73 | 70 | 38 | 264 | 4:24 | 20 | 22 | 54 | 0 |  | 0 |  | 470 | N2 | 2021-10-16 22:16 | 2021-10-16 22:48 | 31 | 2021-10-16 22:14 | 33 |  |  |  |  | Y |  |  |  | Y | [5 empty] | 0 | 225.83 | [23 empty] | 0 | 0 | A | [9 empty] | 0 | 0 | 1126 | 0 | 0 | 136 | 0 | 499 | 0 | 397 | 0 | 0 | 58 | 48
2021-10-16 | B66929 | 2 | 저탄소 | SCM415 | 잔강최소화 | Al 탈산 | B | 38 | 41 | 53900 | 94.25 | A | A |  | B | 1 |  | 1 | 1555 | 1552 | 7200 |  |  | 7200 | 72.94 | 12 | 98705 | 1644 |  | Y | 47 | 38 |  |  | B66926 | 05 |  |  |  | 임현진 | 2 |  |  | Y |  | Y |  | 101.7 | 12-8 | 0 | 215.07 | A |  | 1636 | 1 | 0.39 | 1587 | 1.22 | 71 | 15 | 321 | 5:21 | 15 | 16 | 0 | 30 |  | 53.76 | 0 | 0 | N2 | 2021-10-16 22:27 | 2021-10-16 23:16 | 49 | 2021-10-16 22:16 | 59 |  |  |  |  | N | [8 empty] | 4 | 0 | 15.67 | [23 empty] | 0.1 | 0.1 | A | [9 empty] | 328 | 722 | 0 | 71 | 0 | 362 | 0 | 703 | 0 | 207 | 0 | 0 | 81 | 0 |  |  | 4
2021-10-16 | B66930 | 2 | 저탄소 | SCM415 |  | Al 탈산 | B | 36 | 20 | 53550 | 85.47 | A | B |  | B | 1 |  | 1 | 1555 | 1566 | 6500 |  |  | 6500 | 63.84 | 12 | 101820 | 1654 |  | Y | 40 | 33 |  |  | B66927 | 05 |  |  |  | 임승우 | 2 |  |  |  |  | Y |  | 106.35 | 13-8 | 0 | 203.64 | A |  | 1648 | 1 | 0.43 | 1588 | 1.49 | 72 | 28 | 354 | 5:54 | 15 | 16 | 0 | 31 |  | 72.45 | 0 | 0 | N2 | 2021-10-16 23:21 | 2021-10-17 00:13 | 52 | 2021-10-16 23:10 | 64 |  |  |  |  | N | [8 empty] | 3.3 | 0 | 20.73 | [23 empty] | 0.14 | 0.14 | A | [9 empty] | 546 | 627 | 0 | 112 | 0 | 269 | 0 | 603 | 0 | 202 | 0 | 0 | 53 | 0 |  |  | 4
2021-10-16 | A67529 | 1 | 고탄소 | AE1055MS |  | Al 탈산 | B | 18 | 38 | 51600 | 69.95 | B | B | B |  | 1 | 1 |  | 1520 | 1540 | 4500 |  |  | 4500 | 44.32 | 12 | 101532 | 1593 |  | Y | 40 | 28 | [10 empty] | Y | [6 empty] | 0 | 156.11 | A |  | 1594 | 3 | 0.2 | 1552 | 1.4 | 66 | 31 | 264 | 4:24 | 20 | 20 | 55 | 0 |  | 0 |  | 470 | N2 | 2021-10-16 23:14 | 2021-10-16 23:49 | 35 | 2021-10-16 23:13 | 36 |  |  |  |  | Y |  |  |  | Y | [5 empty] | 0 | 148.23 | [23 empty] | 0.09 | 5.44 | A | [9 empty] | 0 | 0 | 652 | 0 | 0 | 145 | 0 | 497 | 0 | 399 | 0 | 0 | 0 | 14
2021-10-16 | B66931 | 2 | 저탄소 | SCM415 |  | Al 탈산 | B | 35 | 63 | 50900 | 100.27 | B | B |  | B | 1 |  | 1 | 1555 | 1577 | 7400 |  |  | 7400 | 77.76 | 12 | 95160 | 1635 |  | Y | 54 | 40 |  |  | B66928 | 05 |  |  |  | 임승우 | 2 |  |  | Y |  |  |  | 99.2 | 12-1 | 0 | 256.51 | A |  | 1643 | 1 | 0.46 | 1585 | 1.36 | 69 | 32 | 477 | 7:57 | 15 | 16 | 0 | 32 |  | 117.43 | 0 | 0 | N2 | 2021-10-17 00:35 | 2021-10-17 01:12 | 36 | 2021-10-17 00:25 | 47 |  |  |  |  | N | [8 empty] | 4.2 | 0 | 29.94 | [23 empty] | 0.53 | 0.53 | A | [9 empty] | 996 | 201 | 0 | 15 | 0 | 354 | 0 | 798 | 0 | 438 | 0 | 0 | 0 | 0 |  |  | 4
2021-10-16 | A67530 | 1 | 고탄소 | AE1055MS |  | Al 탈산 | B | 16 | 59 | 53100 | 75.02 | B | B | B |  | 1 | 1 |  | 1520 | 1552 | 3700 |  |  | 3700 | 43.73 | 10 | 84610 | 1587 |  | Y | 34 | 22 | [7 empty] | 김형철 | 2 |  |  | Y |  |  |  | 102.4 | 12-5 | 0 | 123.33 | A |  | 1583 | 3 | 0.21 | 1553 | 0.75 | 67 | 31 | 249 | 4:09 | 20 | 20 | 56 | 0 |  | 0 |  | 470 | N2 | 2021-10-17 00:15 | 2021-10-17 00:51 | 36 | 2021-10-17 00:14 | 37 |  |  |  |  | Y |  |  |  | Y | [5 empty] | 0 | 220.69 | [23 empty] | 0.23 | 10.08 | A | [9 empty] | 0 | 0 | 726 | 9 | 0 | 138 | 0 | 496 | 0 | 399 | 0 | 0 | 0 | 19
2021-10-16 | A67531 | 1 | 고탄소 | AE1055MS |  | Al 탈산 | B | 32 | 32 | 52600 | 73.5 | B | B | B |  | 1 | 1 |  | 1520 | 1565 | 3600 |  |  | 3600 | 35.46 | 12 | 101532 | 1590 |  | Y | 33 | 21 | [7 empty] | 김형철 | 2 |  | Y |  |  |  |  | 102.9 | 13-1 | 0 | 129.2 | A |  | 1585 | 3 | 0.24 | 1549 | 0.9 | 63 | 31 | 257 | 4:17 | 20 | 20 | 57 | 0 |  | 0 |  | 470 | N2 | 2021-10-17 01:17 | 2021-10-17 01:51 | 34 | 2021-10-17 01:16 | 35 |  |  |  |  | Y |  |  |  | Y | [5 empty] | 0 | 219.45 | [23 empty] | 0.23 | 15.23 | A | [9 empty] | 0 | 0 | 759 | 20 | 0 | 136 | 0 | 498 | 0 | 398 | 0 | 0 | 0 | 29
2021-10-16 | B66932 | 2 | 저탄소 | SCM415 |  | Al 탈산 | B | 6 | 40 | 51050 | 100.35 | B | B |  | B | 1 |  | 1 | 1555 | 1569 | 7100 |  |  | 7100 | 72.15 | 12 | 98400 | 1661 |  | Y | 51 | 41 | [7 empty] | 임승우 | 2 |  |  |  |  | Y |  | 99.75 | 12-6 | 0 | 248.35 | A |  | 1653 | 1 | 0.47 | 1583 | 1.78 | 67 | 28 | 301 | 5:01 | 15 | 17 | 0 | 33 |  | 141.22 | 0 | 0 | N2 | 2021-10-17 01:46 | 2021-10-17 02:19 | 33 | 2021-10-17 01:33 | 46 |  |  |  |  | N | [8 empty] | 4.7 | 0 | 34.59 | [23 empty] | 0.72 | 0.72 | A | [9 empty] | 566 | 569 | 0 | 34 | 0 | 250 | 0 | 1003 | 0 | 234 | 0 | 0 | 38 | 11 |  |  | 4
2021-10-16 | A67532 | 1 | 고탄소 | AE1055MS | TUNDISH교체전 | Al 탈산 | B | 21 | 4 | 53600 | 76.33 | B | B | B |  | 1 | 1 |  | 1520 | 1539 | 4400 |  |  | 4400 | 47.04 | 12 | 93534 | 1594 |  | Y | 41 | 26 | [7 empty] | 김형철 | 2 |  |  | Y |  |  |  | 104 | 13-9 | 0 | 159.86 | A |  | 1594 | 3 | 0.25 | 1557 | 1.06 | 71 | 31 | 257 | 4:17 | 20 | 20 | 58 | 0 |  | 0 |  | 470 | N2 | 2021-10-17 02:16 | 2021-10-17 02:52 | 36 | 2021-10-17 02:15 | 38 |  |  |  |  | Y |  |  |  | Y | [5 empty] | 0 | 188.66 | [23 empty] | 0.23 | 16.59 | A | [9 empty] | 0 | 0 | 709 | 0 | 0 | 128 | 0 | 495 | 0 | 398 | 0 | 0 | 0 | 92
2021-10-16 | B66933 | 2 | 저탄소 | SCM415 |  | Al 탈산 | B | 38 | 42 | 53450 | 95.23 | B | B |  | B | 1 |  | 1 | 1555 | 1562 | 6600 |  |  | 6600 | 70.49 | 11 | 93632 | 1665 |  | Y | 42 | 37 | [7 empty] | 임승우 | 2 | [6 empty] | 100.85 | 12-7 | 0 | 195.1 | A |  | 1653 | 1 | 0.38 | 1579 | 1.6 | 63 | 23 | 372 | 6:12 | 15 | 19 | 0 | 34 |  | 64.76 | 0 | 0 | N2 | 2021-10-17 02:44 | 2021-10-17 03:23 | 39 | 2021-10-17 02:31 | 52 |  |  |  |  | N | [8 empty] | 4.2 | 0 | 22.48 | [23 empty] | 0.63 | 0.63 | A | [9 empty] | 513 | 575 | 0 | 12 | 0 | 363 | 0 | 853 | 0 | 253 | 0 | 0 | 0 | 23 |  |  | 4
2021-10-16 | A67533 | 1 | 고탄소 | G-AE1055LST | TUNDISH교체 | Al 탈산 | B | 18 | 39 | 0 | 95.42 | B | B | B |  | 1 | 1 |  | 1520 | 1543 | 5800 |  |  | 5800 | 57.13 | 12 | 101520 | 1615 |  | Y | 41 | 30 | [7 empty] | 김형철 | 2 |  |  | Y |  |  |  | 159.8 |  | 0 | 267.1 | A |  | 1623 | 3 | 0.25 | 1572 | 0.94 | 88 | 36 | 284 | 4:44 | 25 | 25 | 59 | 0 |  | 0 |  | 450 | N2 | 2021-10-17 03:31 | 2021-10-17 04:15 | 46 | 2021-10-17 03:30 | 47 |  |  |  |  | Y |  |  |  | Y | [5 empty] | 0 | 290.48 | [19 empty] | 1.79 |  |  |  | 0.23 | 18.31 | A | [9 empty] | 118 | 0 | 842 | 29 | 0 | 157 | 0 | 796 | 0 | 612 | 0 | 0 | 40 | 40 |  |  |  |  | 1
2021-10-16 | B66934 | 2 | 저탄소 | SCM415 |  | Al 탈산 | B | 36 | 21 | 53800 | 88.22 | B | B |  | B | 1 |  | 1 | 1555 | 1566 | 5700 |  |  | 5700 | 62.14 | 11 | 91721 | 1651 |  | Y | 38 | 32 | [7 empty] | 임승우 | 2 |  |  |  |  | Y |  | 103.6 | 13-4 | 0 | 116.72 | A |  | 1636 | 1 | 0.38 | 1581 | 1.28 | 65 | 20 | 416 | 6:56 | 15 | 16 | 0 | 35 |  | 90.93 | 0 | 0 | N2 | 2021-10-17 03:34 | 2021-10-17 04:26 | 52 | 2021-10-17 03:24 | 62 |  |  |  |  | N | [8 empty] | 4 | 0 | 30.96 | [23 empty] | 0.32 | 0.32 | A | [9 empty] | 457 | 720 | 0 | 20 | 0 | 382 | 0 | 858 | 0 | 251 | 0 | 0 | 0 | 22 |  |  | 4
2021-10-16 | A67534 | 1 | 고탄소 | G-AE1055LST |  | Al 탈산 | B | 16 | 60 | 53200 | 91.83 | B | B | B |  | 1 | 1 |  | 1520 | 1536 | 6000 |  |  | 6000 | 59.1 | 12 | 101520 | 1602 |  | Y | 43 | 33 | [7 empty] | 김형철 | 2 |  |  | Y |  |  |  | 105.65 | 12-8 | 0 | 255.26 | A |  | 1601 | 3 | 0.24 | 1562 | 0.81 | 78 | 36 | 276 | 4:36 | 25 | 25 | 60 | 0 |  | 0 |  | 450 | N2 | 2021-10-17 04:23 | 2021-10-17 05:20 | 56 | 2021-10-17 04:22 | 57 |  |  |  |  | Y |  |  |  | Y | [5 empty] | 0 | 253.71 | [23 empty] | 0.23 | 21.73 | A | [9 empty] | 99 | 0 | 776 | 25 | 0 | 150 | 0 | 893 | 0 | 693 | 0 | 0 | 74 | 19
2021-10-16 | B66935 | 2 | 저탄소 | SCM415 |  | Al 탈산 | B | 35 | 64 | 50750 | 90.42 | B | B |  | B | 1 |  | 1 | 1555 | 1537 | 6800 |  |  | 6800 | 66.62 | 12 | 102072 | 1649 | 343 | Y | 44 | 35 | [15 empty] | 104.35 | 12-6 | 2.54 | 224.74 | A |  | 1638 | 1 | 0.35 | 1582 | 1.46 | 66 | 23 | 356 | 5:56 | 15 | 16 | 0 | 36 |  | 90.93 | 0 | 0 | N2 | 2021-10-17 04:43 | 2021-10-17 05:29 | 46 | 2021-10-17 04:31 | 59 |  |  |  |  | N | [8 empty] | 4.3 | 0 | 28.61 | [23 empty] | 0.17 | 0.17 | A | [9 empty] | 548 | 611 | 167 | 24 | 0 | 244 | 0 | 905 | 0 | 235 | 0 | 0 | 41 | 16 |  |  | 4
2021-10-16 | B66936 | 2 | 저탄소 | SCM415 | TUNDISH교체전 | Al 탈산 | B | 6 | 41 | 51200 | 98.33 | B | B |  | B | 1 |  | 1 | 1555 | 1569 | 6700 |  |  | 6700 | 68.49 | 12 | 97820 | 1657 |  | Y | 48 | 35 | [15 empty] | 106.3 | 13-2 | 0 | 127 | A |  | 1639 | 1 | 0.39 | 1582 | 1.34 | 66 | 23 | 396 | 6:36 | 15 | 16 | 0 | 37 |  | 73.94 | 0 | 0 | N2 | 2021-10-17 05:48 | 2021-10-17 06:36 | 48 | 2021-10-17 05:32 | 64 |  |  |  |  | N | [8 empty] | 3.8 | 0 | 24.39 | [23 empty] | 0.69 | 0.69 | A | [9 empty] | 18 | 1110 | 0 | 607 | 0 | 35 | 0 | 497 | 0 | 0 | 0 | 0 | 118 | 12
2021-10-16 | A67535 | 1 | 고탄소 | G-AE1055LST |  | Al 탈산 | B | 32 | 33 | 52100 | 90.53 | B | B | B |  | 1 | 1 |  | 1520 | 1545 | 5200 |  |  | 5200 | 61.47 | 10 | 84600 | 1589 |  | Y | 36 | 26 | [7 empty] | 김형철 | 2 |  | Y |  |  |  |  | 106.85 | 13-5 | 0 | 217.45 | A |  | 1603 | 3 | 0.26 | 1551 | 0.96 | 67 | 32 | 308 | 5:08 | 25 | 25 | 61 | 0 |  | 0 |  | 450 | N2 | 2021-10-17 05:43 | 2021-10-17 06:18 | 35 | 2021-10-17 05:43 | 35 |  |  |  |  | Y |  |  |  | Y | [5 empty] | 0 | 292.26 | [23 empty] | 3.71 | 22.82 | A | [9 empty] | 86 | 0 | 730 | 25 | 0 | 156 | 0 | 850 | 0 | 649 | 0 | 0 | 57 | 11
2021-10-16 | A67536 | 1 | 고탄소 | G-AE1055LST |  | Al 탈산 | B | 21 | 5 | 53300 | 81.9 | B | D | D |  | 1 | 1 |  | 1520 | 1551 | 4800 |  |  | 4800 | 47.28 | 12 | 101520 | 1597 |  | Y | 40 | 24 | [7 empty] | 김형철 | 2 |  |  | Y |  |  |  | 104.45 | 13-9 | 0 | 102.79 | A |  | 1597 | 3 | 0.2 | 1556 | 1 | 72 | 30 | 264 | 4:24 | 25 | 25 | 62 | 0 |  | 0 |  | 450 | N2 | 2021-10-17 06:43 | 2021-10-17 07:20 | 37 | 2021-10-17 06:42 | 38 |  |  |  |  | Y |  |  |  | Y | [5 empty] | 0 | 213.41 | [23 empty] | 7.03 | 22.82 | A | [9 empty] | 95 | 0 | 735 | 15 | 0 | 147 | 0 | 497 | 0 | 397 | 0 | 0 | 0 | 53
2021-10-16 | B66937 | 2 | 중탄소 | SFMN438VM2 | TUNDISH교체 | Si 탈산 | B | 38 | 43 | 53300 | 106.72 | B | D |  | D | 1 |  | 1 | 1540 | 1560 | 7900 |  |  | 7900 | 92.55 | 11 | 85360 | 1666 |  | Y | 49 | 41 | [7 empty] | 임승우 | 2 |  |  |  |  | Y |  | 95.1 | 11-10 | 0 | 248.79 | A |  | 1659 | 1 | 0.36 | 1575 | 1.81 | 84 | 29 | 341 | 5:41 | 18 | 19 | 0 | 38 | 200 | 114.09 | 0 | 0 | N2 | 2021-10-17 07:15 | 2021-10-17 07:59 | 44 | 2021-10-17 06:54 | 65 |  |  |  |  | N | [8 empty] | 4.5 | 0 | 26.42 | [16 empty] | 0.6 |  |  | 1.59 |  |  |  | 0.91 | 0.91 | A | [9 empty] | 0 | 0 | 1565 | 72 | 0 | 0 | 0 | 796 | 0 | 149 | 0 | 0 | 207 | 49 |  |  | 6 |  | 1
2021-10-17 | A67537 | 1 | 고탄소 | G-AE1055LST |  | Al 탈산 | B | 18 | 40 | 50600 | 82.07 | D | D | D |  | 1 | 1 |  | 1520 | 1566 | 3800 |  |  | 3800 | 37.43 | 12 | 101520 | 1590 | 361 | Y | 40 | 21 | [7 empty] | 김덕진 | 2 |  |  | Y |  |  |  | 106.25 | 13-3 | 0.03 | 113.52 | A |  | 1590 | 3 | 0.2 | 1548 | 1.05 | 64 | 32 | 283 | 4:43 | 25 | 25 | 63 | 0 |  | 0 |  | 450 | N2 | 2021-10-17 07:48 | 2021-10-17 08:19 | 31 | 2021-10-17 07:47 | 33 |  |  |  |  | Y |  |  |  | Y | [5 empty] | 0 | 203.48 | [23 empty] | 8.53 | 22.82 | A | [9 empty] | 89 | 0 | 847 | 19 | 0 | 149 | 0 | 497 | 0 | 395 | 0 | 0 | 0 | 14
2021-10-17 | B66938 | 2 | 중탄소 | SFMN438VM2 |  | Si 탈산 | B | 36 | 22 | 52850 | 107.45 | D | D |  | D | 1 |  | 1 | 1540 | 1558 | 7600 |  |  | 7600 | 80.5 | 11 | 94413 | 1588 |  | Y | 51 | 47 | [7 empty] | 김규완 | 2 | [6 empty] | 98.05 | 12-8 | 0 | 336.06 | A |  | 1645 | 1 | 0.47 | 1573 | 1.62 | 82 | 34 | 329 | 5:29 | 18 | 19 | 0 | 39 |  | 137.5 | 0 | 0 | N2 | 2021-10-17 08:34 | 2021-10-17 08:58 | 23 | 2021-10-17 08:14 | 43 |  |  |  |  | N | [8 empty] | 3.5 | 0 | 31.82 | [20 empty] | 0.58 |  |  | 0.8 | 0.8 | A | [9 empty] | 26 | 0 | 1747 | 68 | 0 | 0 | 0 | 701 | 0 | 0 | 0 | 0 | 56 | 25 |  |  | 6
2021-10-17 | A67538 | 1 | 고탄소 | G-AE1055LST |  | Al 탈산 | B | 16 | 61 | 53300 | 83.6 | D | D | D |  | 1 | 1 |  | 1520 | 1588 | 3300 |  |  | 3300 | 32.51 | 12 | 101520 | 1601 |  | Y | 41 | 16 | [7 empty] | 김덕진 | 2 |  |  | Y |  |  |  | 102.8 | 12-5 | 0 | 145.05 | A |  | 1601 | 3 | 0.2 | 1559 | 1.02 | 75 | 39 | 265 | 4:25 | 25 | 25 | 64 | 0 |  | 0 |  | 450 | N2 | 2021-10-17 08:50 | 2021-10-17 09:18 | 29 | 2021-10-17 08:47 | 31 |  |  |  |  | Y |  |  |  | Y | [5 empty] | 0 | 213.01 | [23 empty] | 0.01 | 0 | A | [9 empty] | 66 | 0 | 747 | 13 | 0 | 165 | 0 | 497 | 0 | 400 | 0 | 0 | 0 | 9
2021-10-17 | B66939 | 2 | 중탄소 | SFMN438VM2 |  | Si 탈산 | B | 35 | 65 | 50850 | 97.48 | D | D |  | D | 1 |  | 1 | 1540 | 1535 | 6800 |  |  | 6800 | 79.66 | 11 | 85360 | 1641 |  | Y | 41 | 39 | [7 empty] | 김규완 | 2 | [6 empty] | 94.25 | 11-6 | 0 | 145.4 | A |  | 1631 | 1 | 0.43 | 1552 | 1.66 | 61 | 27 | 310 | 5:10 | 18 | 19 | 0 | 40 |  | 120.55 | 0 | 0 | N2 | 2021-10-17 09:31 | 2021-10-17 09:58 | 26 | 2021-10-17 09:13 | 45 |  |  |  |  | N | [8 empty] | 4.5 | 0 | 27.74 | [20 empty] | 0.54 |  |  | 0.78 | 0.78 | A | [9 empty] | 0 | 0 | 1617 | 81 | 0 | 0 | 0 | 708 | 0 | 0 | 0 | 0 | 0 | 16 |  |  | 6
2021-10-17 | A67539 | 1 | 고탄소 | G-AE1055LST |  | Al 탈산 | B | 32 | 34 | 52000 | 77.9 | D | D | D |  | 1 | 1 |  | 1520 | 1567 | 3400 |  |  | 3400 | 33.49 | 12 | 101520 | 1588 |  | Y | 40 | 20 | [7 empty] | 김덕진 | 2 | [6 empty] | 104.1 | 13-2 | 0.04 | 114.19 | A |  | 1588 | 3 | 0.18 | 1552 | 0.95 | 68 | 35 | 262 | 4:22 | 25 | 25 | 65 | 0 |  | 0 |  | 450 | N2 | 2021-10-17 09:41 | 2021-10-17 10:16 | 35 | 2021-10-17 09:40 | 36 |  |  |  |  | Y |  |  |  | Y | [5 empty] | 0 | 195.82 | [23 empty] | 1.14 | 0 | A | [9 empty] | 61 | 0 | 780 | 20 | 0 | 171 | 0 | 498 | 0 | 398 | 0 | 0 | 68 | 64
2021-10-17 | B66940 | 2 | 중탄소 | SFMN438VM2 |  | Si 탈산 | B | 6 | 42 | 51200 | 103.95 | D | D |  | D | 1 |  | 1 | 1540 | 1553 | 7200 |  |  | 7200 | 76.26 | 11 | 94413 | 1627 |  | Y | 45 | 43 | [7 empty] | 김규완 | 2 |  |  |  |  | Y |  | 99.1 | 12-5 | 0 | 182.43 | A |  | 1633 | 1 | 0.41 | 1553 | 1.71 | 62 | 31 | 498 | 8:18 | 18 | 19 | 0 | 41 |  | 123.8 | 0 | 0 | N2 | 2021-10-17 10:42 | 2021-10-17 10:55 | 14 | 2021-10-17 10:23 | 32 |  |  |  |  | N | [8 empty] | 4 | 0 | 33.58 | [20 empty] | 0.39 |  |  | 0.78 | 0.78 | A | [9 empty] | 0 | 0 | 1743 | 63 | 0 | 0 | 0 | 701 | 0 | 0 | 0 | 0 | 0 | 69 |  |  | 6
2021-10-17 | A67540 | 1 | 고탄소 | G-AE1055LST |  | Al 탈산 | B | 21 | 6 | 53800 | 86.13 | D | D | D |  | 1 | 1 |  | 1520 | 1552 | 3900 |  |  | 3900 | 46.1 | 10 | 84600 | 1590 |  | Y | 45 | 23 | [7 empty] | 김덕진 | 2 | [6 empty] | 103.65 | 13-8 | 0 | 183.72 | A |  | 1588 | 3 | 0.18 | 1548 | 1 | 64 | 30 | 292 | 4:52 | 25 | 25 | 66 | 0 |  | 0 |  | 500 | N2 | 2021-10-17 10:47 | 2021-10-17 11:15 | 29 | 2021-10-17 10:45 | 30 | [14 empty] | 0 | 223.62 | [23 empty] | 2.61 | 0 | A | [9 empty] | 70 | 0 | 777 | 25 | 0 | 138 | 0 | 549 | 0 | 493 | 0 | 0 | 74 | 49
2021-10-17 | B66941 | 2 | 중탄소 | SFMN438VM2 | 잔강최소화전 | Si 탈산 | B | 38 | 44 | 53350 | 100.18 | D | D |  | D | 1 |  | 1 | 1540 | 1567 | 6600 |  |  | 6600 | 56.17 | 16 | 117504 | 1639 |  | Y | 42 | 38 | [7 empty] | 김규완 | 2 | [6 empty] | 99.45 | 12-5 | 0 | 152.82 | A |  | 1640 | 1 | 0.44 | 1565 | 1.54 | 74 | 39 | 314 | 5:14 | 18 | 19 | 0 | 42 | 160 | 121.08 | 0 | 0 | N2 | 2021-10-17 11:37 | 2021-10-17 11:57 | 20 | 2021-10-17 11:17 | 40 |  |  |  |  | N | [8 empty] | 4 | 0 | 29.14 | [20 empty] | 0.55 |  |  | 0.76 | 0.76 | A | [9 empty] | 0 | 0 | 1811 | 0 | 0 | 0 | 0 | 1189 | 0 | 0 | 0 | 0 | 103 | 38 |  |  | 6
2021-10-17 | A67541 | 1 | 고탄소 | G-AE1055LST |  | Al 탈산 | B | 18 | 41 | 50000 | 83.98 | D | D | D |  | 1 | 1 |  | 1520 | 1573 | 3300 |  |  | 3300 | 32.51 | 12 | 101520 | 1584 |  | Y | 49 | 28 | [7 empty] | 김덕진 | 3 | [6 empty] | 106.4 | 13-3 | 0.57 | 174.36 | A |  | 1584 | 3 | 0.17 | 1550 | 1 | 66 | 33 | 262 | 4:22 | 25 | 26 | 67 | 0 |  | 0 |  | 500 | N2 | 2021-10-17 11:50 | 2021-10-17 12:13 | 23 | 2021-10-17 11:48 | 25 |  |  |  |  | Y |  |  |  | Y | [5 empty] | 0 | 190.08 | [23 empty] | 3.99 | 0 | A | [9 empty] | 73 | 0 | 774 | 48 | 0 | 142 | 0 | 497 | 0 | 399 | 0 | 0 | 0 | 14
2021-10-17 | B66942 | 2 | 중탄소 | AE1548 | 잔강최소화 | Al 탈산 | B | 36 | 23 | 53350 | 88.37 | D | D |  | D | 1 |  | 1 | 1540 | 1544 | 6400 |  |  | 6400 | 67.21 | 12 | 95220 | 1616 |  | Y | 39 | 36 | [7 empty] | 김규완 | 2 | [6 empty] | 91.75 | 12-1 | 0 | 133.7 | A |  | 1627 | 1 | 0.43 | 1561 | 1.79 | 73 | 23 | 286 | 4:46 | 15 | 16 | 0 | 43 |  | 153.22 | 0 | 0 | N2 | 2021-10-17 12:42 | 2021-10-17 13:13 | 31 | 2021-10-17 12:25 | 48 |  |  |  |  | Y | [8 empty] | 4.5 | 0 | 29.66 | [20 empty] | 0.61 |  |  | 0.34 | 0.34 | A | [9 empty] | 42 | 0 | 1333 | 61 | 0 | 150 | 0 | 802 | 0 | 208 | 0 | 0 | 0 | 42
2021-10-17 | A67542 | 1 | 고탄소 | G-AE1055LST |  | Al 탈산 | B | 29 | 15 | 52500 | 84.2 | D | D | D |  | 1 | 1 |  | 1520 | 1593 | 3700 |  |  | 3700 | 43.74 | 10 | 84600 | 1591 |  | Y | 43 | 20 | [7 empty] | 김덕진 | 2 | [6 empty] | 100.95 | 13-3 | 0.05 | 152.04 | A |  | 1588 | 3 | 0.17 | 1542 | 1.12 | 58 | 20 | 254 | 4:14 | 25 | 26 | 68 | 0 |  | 0 |  | 500 | N2 | 2021-10-17 12:48 | 2021-10-17 13:14 | 25 | 2021-10-17 12:48 | 26 |  |  |  |  | Y |  |  |  | Y | [5 empty] | 0 | 233.23 | [23 empty] | 5.3 | 0 | B | [9 empty] | 43 | 0 | 754 | 0 | 0 | 139 | 0 | 572 | 0 | 494 | 0 | 0 | 75 | 27
2021-10-17 | B66943 | 2 | 중탄소 | AE1548 |  | Al 탈산 | B | 35 | 66 | 51100 | 85.42 | D | D |  | D | 1 |  | 1 | 1540 | 1539 | 6300 |  |  | 6300 | 66.16 | 12 | 95220 | 1631 |  | Y | 40 | 36 | [7 empty] | 김규완 | 2 | [6 empty] | 94.7 | 11-6 | 0 | 125.94 | A |  | 1625 | 1 | 0.47 | 1563 | 1.54 | 75 | 35 | 312 | 5:12 | 15 | 16 | 0 | 44 |  | 202.65 | 0 | 0 | N2 | 2021-10-17 13:35 | 2021-10-17 14:10 | 35 | 2021-10-17 13:24 | 46 |  |  |  |  | Y | [8 empty] | 4.5 | 0 | 41.78 | [20 empty] | 0.59 |  |  | 0.62 | 0.62 | A | [9 empty] | 64 | 0 | 1331 | 39 | 0 | 154 | 0 | 697 | 0 | 200 | 0 | 0 | 0 | 38 |  |  | 6
2021-10-17 | A67543 | 1 | 고탄소 | AE1055LS | 유사강종연연주 | Al 탈산 | B | 32 | 35 | 52300 | 72 | D | D | D |  | 1 | 1 |  | 1520 | 1581 | 3300 |  |  | 3300 | 32.51 | 12 | 101520 | 1591 |  | Y | 41 | 17 | [17 empty] | 0.32 | 185.78 | A |  | 1591 | 3 | 0.16 | 1550 | 1.21 | 66 | 30 | 273 | 4:33 | 25 | 25 | 69 | 0 |  | 0 |  | 500 | N2 | 2021-10-17 13:43 | 2021-10-17 14:12 | 29 | 2021-10-17 13:43 | 29 |  |  |  |  | Y |  |  |  | Y | [5 empty] | 0 | 189.73 | [23 empty] | 6.48 | 0.01 | A | [9 empty] | 78 | 0 | 798 | 15 | 0 | 160 | 0 | 496 | 0 | 398 | 0 | 0 | 0 | 35
2021-10-17 | B66944 | 2 | 중탄소 | AE1548 |  | Al 탈산 | B | 16 | 62 | 53000 | 93.73 | D | A |  | A | 1 |  | 1 | 1540 | 1536 | 6900 |  |  | 6900 | 86.96 | 10 | 79350 | 1590 |  | Y | 46 | 43 |  |  | B66942 | 05 |  |  |  | 김규완 | 2 |  |  | Y |  | Y |  | 103.5 | 12-5 | 0.19 | 43.27 | A |  | 1599 | 1 | 0.31 | 1545 | 1.4 | 57 | 19 | 294 | 4:54 | 15 | 15 | 0 | 45 |  | 43.54 | 0 | 0 | N2 | 2021-10-17 14:54 | 2021-10-17 15:11 | 18 | 2021-10-17 14:40 | 31 |  |  |  |  | Y | [8 empty] | 5 | 0 | 13.31 | [20 empty] | 0.81 |  |  | 0.44 | 0.44 | A | [9 empty] | 75 | 0 | 1342 | 82 | 0 | 140 | 0 | 693 | 0 | 204 | 0 | 0 | 151 | 51 |  |  | 6
2021-10-17 | A67544 | 1 | 고탄소 | AE1055LS |  | Al 탈산 | B | 6 | 43 | 51300 | 78.62 | D | A | A |  | 1 | 1 |  | 1520 | 1593 | 3400 |  |  | 3400 | 33.49 | 12 | 101520 | 1594 |  | Y | 41 | 20 | [10 empty] | Y |  |  |  |  | 107.5 | 13-3 | 0.03 | 60.32 | A |  | 1594 | 3 | 0.18 | 1550 | 1.16 | 66 | 31 | 131 | 2:11 | 25 | 26 | 70 | 0 |  | 0 |  | 999 | N2 | 2021-10-17 14:47 | 2021-10-17 15:13 | 25 | 2021-10-17 14:47 | 25 |  |  |  |  | Y |  |  |  | Y | [5 empty] | 0 | 257.43 | [23 empty] | 8.18 | 12.85 | B | [9 empty] | 166 | 0 | 1022 | 19 | 0 | 202 | 0 | 643 | 0 | 593 | 0 | 0 | 67 | 23
2021-10-17 | B66945 | 2 | 중탄소 | AE1548 | TUNDISH교체전 | Al 탈산 | B | 38 | 45 | 53900 | 95.12 | A | A |  | A | 1 |  | 1 | 1540 | 1564 | 5500 |  |  | 5500 | 67.37 | 11 | 81639 | 1617 |  | Y | 43 | 31 |  |  | B66942 | 05 |  |  |  | 임현진 | 2 |  |  | Y |  | Y |  | 101.5 | 12-7 | 0 | 182.99 | A |  | 1609 | 1 | 0.36 | 1548 | 1.33 | 60 | 25 | 358 | 5:58 | 15 | 16 | 0 | 46 |  | 52.88 | 0 | 0 | N2 | 2021-10-17 15:53 | 2021-10-17 16:16 | 22 | 2021-10-17 15:39 | 36 |  |  |  |  | Y | [8 empty] | 5 | 0 | 15.06 | [20 empty] | 0.65 |  |  | 0.52 | 0.52 | B | [9 empty] | 77 | 0 | 1278 | 95 | 0 | 138 | 0 | 497 | 0 | 204 | 0 | 0 | 91 | 80 |  |  | 6
2021-10-17 | A67545 | 1 | 고탄소 | AE1055LS |  | Al 탈산 | B | 18 | 42 | 50800 | 81.48 | A | A | A |  | 1 | 1 |  | 1520 | 1567 | 4400 |  |  | 4400 | 52.01 | 10 | 84600 | 1585 |  | Y | 41 | 26 |  |  | A67542 |  |  |  |  | 조관훈 | 2 |  | Y |  |  |  |  | 102.1 | 12-8 | 0 | 136.84 | A |  | 1585 | 3 | 0.32 | 1549 | 0.92 | 65 | 32 | 286 | 4:46 | 25 | 26 | 71 | 0 |  | 0 |  | 999 | N2 | 2021-10-17 15:50 | 2021-10-17 16:14 | 24 | 2021-10-17 15:47 | 26 |  |  |  |  | Y |  |  |  | Y | [5 empty] | 0 | 267.83 | [23 empty] | 0 | 0.02 | B | [9 empty] | 34 | 0 | 729 | 0 | 0 | 197 | 0 | 988 | 0 | 697 | 0 | 0 | 152 | 0
2021-10-17 | B66946 | 2 | 중탄소 | SM45CB | TUNDISH교체 | Si 탈산 | B | 36 | 24 | 53400 | 98.35 | A | A |  | A | 1 |  | 1 | 1540 | 1556 | 7600 |  |  | 7600 | 80.97 | 12 | 93859 | 1638 |  | Y | 47 | 39 |  |  | B66943 | 05 |  |  |  | 임현진 | 2 |  |  | Y |  | Y |  | 101.5 | 13-1 | 0 | 174.61 | A |  | 1656 | 1 | 0.31 | 1581 | 1.55 | 88 | 37 | 304 | 5:04 | 14 | 21 | 0 | 47 | 70 | 52.14 | 0 | 0 | N2 | 2021-10-17 16:54 | 2021-10-17 17:42 | 48 | 2021-10-17 16:42 | 60 |  |  |  |  | N | [9 empty] | 0 | 21.66 | [16 empty] | 0.6 |  |  | 2.33 |  |  |  | 0.27 | 0.27 | A | [9 empty] | 0 | 0 | 584 | 17 | 0 | 174 | 0 | 498 | 0 | 201 | 0 | 0 | 0 | 60 |  |  |  |  | 1
2021-10-17 | A67546 | 1 | 고탄소 | AE1055LS |  | Al 탈산 | B | 29 | 16 | 53700 | 77.5 | A | A | A |  | 1 | 1 |  | 1520 | 1563 | 4700 |  |  | 4700 | 46.3 | 12 | 101520 | 1592 |  | Y | 40 | 26 |  |  | A67543 |  |  |  |  | 조관훈 | 2 |  | Y |  |  |  |  | 98.3 | 12-10 | 0.06 | 30.83 | A |  | 1592 | 3 | 0.17 | 1551 | 1.14 | 67 | 27 | 192 | 3:12 | 25 | 25 | 72 | 0 |  | 0 |  | 650 | N2 | 2021-10-17 16:47 | 2021-10-17 17:14 | 26 | 2021-10-17 16:45 | 28 |  |  |  |  | Y |  |  |  | Y | [5 empty] | 0 | 239.76 | [23 empty] | 2.71 | 0.71 | A | [9 empty] | 98 | 0 | 826 | 19 | 0 | 175 | 0 | 844 | 0 | 500 | 0 | 0 | 144 | 36
2021-10-17 | A67547 | 1 | 고탄소 | AE1055LS |  | Al 탈산 | B | 32 | 36 | 52200 | 75.1 | A | A | A |  | 1 | 1 |  | 1520 | 1549 | 5000 |  |  | 5000 | 49.25 | 12 | 101520 | 1594 |  | Y | 40 | 27 |  |  | A67544 |  |  |  |  | 조관훈 | 2 |  | Y |  |  |  |  | 105.2 | 13-2 | 2.71 | 147.31 | A |  | 1594 | 3 | 0.17 | 1551 | 1.26 | 67 | 28 | 258 | 4:18 | 25 | 25 | 73 | 0 |  | 0 |  | 600 | N2 | 2021-10-17 17:44 | 2021-10-17 18:15 | 31 | 2021-10-17 17:42 | 33 |  |  |  |  | Y |  |  |  | Y | [5 empty] | 0 | 221.45 | [23 empty] | 2.71 | 7.69 | A | [9 empty] | 55 | 0 | 843 | 0 | 0 | 162 | 0 | 893 | 0 | 595 | 0 | 0 | 183 | 57
2021-10-17 | B66947 | 2 | 중탄소 | SM45CB |  | Si 탈산 | B | 35 | 67 | 50500 | 85.18 | A | A |  | A | 1 |  | 1 | 1540 | 1540 | 6000 |  |  | 6000 | 61.98 | 14 | 96800 | 1618 |  | Y | 47 | 32 |  |  | B66944 | 05 |  |  |  | 임현진 | 2 |  |  | Y |  | Y |  |  |  | 0 | 219.09 | A |  | 1616 | 1 | 0.36 | 1567 | 1.63 | 74 | 32 | 250 | 4:10 | 14 | 15 | 0 | 48 | 100 | 74.41 | 0 | 0 | N2 | 2021-10-17 17:57 | 2021-10-17 18:45 | 48 | 2021-10-17 17:48 | 56 |  |  |  |  | N | [8 empty] | 4.5 | 0 | 21.13 | [23 empty] | 0.11 | 0.11 | A | [9 empty] | 0 | 0 | 526 | 35 | 0 | 157 | 0 | 601 | 0 | 202 | 0 | 0 | 57 | 51 |  |  | 6
2021-10-17 | A67548 | 1 | 고탄소 | AE1055LS |  | Al 탈산 | B | 6 | 44 | 50100 | 75.6 | A | A | A |  | 1 | 1 |  | 1520 | 1542 | 5600 |  |  | 5600 | 55.16 | 12 | 101520 | 1603 |  | Y | 40 | 30 |  |  | A67545 |  |  |  |  | 조관훈 | 2 |  | Y |  |  |  |  | 106.85 | 13-2 | 0 | 245.2 | A |  | 1603 | 3 | 0.17 | 1559 | 1.19 | 75 | 32 | 192 | 3:12 | 25 | 25 | 74 | 0 |  | 0 |  | 989 | N2 | 2021-10-17 18:45 | 2021-10-17 19:21 | 36 | 2021-10-17 18:45 | 36 |  |  |  |  | Y |  |  |  | Y | [5 empty] | 0 | 19.6 | [23 empty] | 2.71 | 16.44 | A | [9 empty] | 0 | 0 | 717 | 19 | 0 | 165 | 0 | 940 | 0 | 599 | 0 | 0 | 182 | 54
2021-10-17 | B66948 | 2 | 중탄소 | SM45CB |  | Si 탈산 | B | 16 | 63 | 54150 | 91.62 | A | A |  | A | 1 |  | 1 | 1540 | 1547 | 6100 |  |  | 6100 | 43.07 | 18 | 141642 | 1627 |  | Y | 46 | 32 |  |  | B66945 | 05 |  |  |  | 임현진 | 2 | [8 empty] | 0 | 102.73 | A |  | 1609 | 1 | 0.31 | 1560 | 1.26 | 67 | 20 | 283 | 4:43 | 14 | 19 | 0 | 49 |  | 49.03 | 0 | 0 | N2 | 2021-10-17 19:01 | 2021-10-17 19:48 | 47 | 2021-10-17 18:55 | 54 |  |  |  |  | N | [8 empty] | 5 | 0 | 24.29 | [23 empty] | 0 | 0 | A | [9 empty] | 0 | 0 | 553 | 57 | 0 | 167 | 0 | 501 | 0 | 202 | 0 | 0 | 121 | 51 |  |  | 6
2021-10-17 | B66949 | 2 | 중탄소 | SM45CR2 |  | Si 탈산 | B | 18 | 43 | 51650 | 95.92 | A | A |  | A | 1 |  | 1 | 1540 | 1553 | 6300 |  |  | 6300 | 141.05 | 7 | 44666 | 1620 | 343 | Y | 44 | 34 | [7 empty] | 임현진 | 2 |  |  |  |  | Y |  | 105.35 | 13-1 | 0 | 159.71 | A |  | 1618 | 1 | 0.32 | 1557 | 1.5 | 63 | 17 | 294 | 4:54 | 15 | 16 | 0 | 50 |  | 51.72 | 0 | 0 | N2 | 2021-10-17 20:04 | 2021-10-17 20:49 | 45 | 2021-10-17 19:46 | 63 |  |  |  |  | Y | [8 empty] | 5 | 0 | 16.79 | [23 empty] | 0.58 | 0.58 | A | [9 empty] | 93 | 0 | 565 | 45 | 0 | 0 | 0 | 496 | 0 | 0 | 0 | 0 | 158 | 80 |  |  | 6
2021-10-17 | A67549 | 1 | 고탄소 | AE1055LS |  | Al 탈산 | B | 21 | 7 | 53400 | 83.87 | A | A | A |  | 1 | 1 |  | 1520 | 1548 | 5700 |  |  | 5700 | 56.15 | 12 | 101520 | 1595 |  | Y | 47 | 20 |  |  | A67546 |  |  |  |  | 조관훈 | 2 |  | Y |  |  |  |  | 101.8 | 13-6 | 0 | 81.85 | A |  | 1595 | 3 | 0.16 | 1554 | 1.11 | 70 | 31 | 301 | 5:01 | 25 | 25 | 75 | 0 |  | 0 |  | 400 | N2 | 2021-10-17 19:56 | 2021-10-17 20:21 | 25 | 2021-10-17 19:56 | 25 |  |  |  |  | Y |  |  |  | Y | [5 empty] | 0 | 15.61 | [23 empty] | 2.71 | 149.1 | A | [9 empty] | 106 | 0 | 1000 | 0 | 0 | 136 | 0 | 695 | 0 | 595 | 0 | 0 | 116 | 83
2021-10-17 | A67550 | 1 | 고탄소 | AE1055LS |  | Al 탈산 | B | 29 | 17 | 53200 | 84.52 | A | A | A |  | 1 | 1 |  | 1520 | 1533 | 5200 |  |  | 5200 | 51.22 | 12 | 101520 | 1592 | 333 | Y | 40 | 29 |  |  | A67547 |  |  |  |  | 조관훈 | 2 |  | Y | [6 empty] | 0.01 | 7.85 | A |  | 1592 | 3 | 0.17 | 1550 | 0.93 | 66 | 35 | 282 | 4:42 | 25 | 25 | 76 | 0 |  | 0 |  | 999 | N2 | 2021-10-17 21:01 | 2021-10-17 21:20 | 19 | 2021-10-17 21:01 | 20 |  |  |  |  | Y |  |  |  | Y | [5 empty] | 0 | 272.97 | [23 empty] | 2.71 | 150.64 | B | [9 empty] | 0 | 0 | 683 | 0 | 0 | 165 | 0 | 841 | 0 | 664 | 0 | 0 | 163 | 20
2021-10-17 | B66950 | 2 | 중탄소 | SM45CR2 |  | Si 탈산 | B | 36 | 25 | 53750 | 88.58 | A | A |  | A | 1 |  | 1 | 1540 | 1556 | 5300 |  |  | 5300 | 55.2 | 15 | 96021 | 1628 |  | Y | 42 | 30 | [7 empty] | 임현진 | 2 |  |  |  |  | Y |  |  |  | 0 | 224.51 | A |  | 1624 | 1 | 0.34 | 1569 | 1.85 | 75 | 29 | 274 | 4:34 | 15 | 16 | 0 | 51 | 120 | 86.35 | 0 | 0 | N2 | 2021-10-17 21:13 | 2021-10-17 21:52 | 39 | 2021-10-17 20:53 | 59 |  |  |  |  | Y | [9 empty] | 0 | 21.64 | [23 empty] | 0.13 | 0.13 | A | [9 empty] | 64 | 27 | 532 | 42 | 0 | 0 | 0 | 502 | 0 | 0 | 0 | 0 | 0 | 36 |  |  | 6
2021-10-17 | A67551 | 1 | 고탄소 | AE1055LS |  | Al 탈산 | B | 32 | 37 | 52700 | 75.95 | A | A | A |  | 1 | 1 |  | 1520 | 1570 | 4800 |  |  | 4800 | 47.28 | 12 | 101520 | 1605 |  | Y | 42 | 26 |  |  | A67548 |  |  |  |  | 조관훈 | 2 |  |  | Y | [5 empty] | 0.01 | 200.39 | A |  | 1605 | 3 | 0.16 | 1563 | 1.27 | 79 | 38 | 294 | 4:54 | 25 | 25 | 77 | 0 |  | 0 |  | 600 | N2 | 2021-10-17 21:47 | 2021-10-17 22:19 | 32 | 2021-10-17 21:45 | 34 |  |  |  |  | Y |  |  |  | Y | [5 empty] | 0 | 217.37 | [23 empty] | 2.71 | 155.65 | A | [9 empty] | 0 | 0 | 685 | 0 | 0 | 138 | 0 | 912 | 0 | 398 | 0 | 0 | 166 | 64
2021-10-17 | B66951 | 2 | 중탄소 | SM45CR2 |  | Si 탈산 | B | 35 | 68 | 50700 | 89.38 | A | A |  | B | 1 |  | 1 | 1540 | 1519 | 6800 |  |  | 6800 | 68.41 | 14 | 99398 | 1621 |  | Y | 45 | 36 | [7 empty] | 임현진 | 2 |  |  |  |  | Y |  | 97.4 | 11-8 | 0 | 219.14 | A |  | 1620 | 1 | 0.35 | 1561 | 1.83 | 67 | 27 | 303 | 5:03 | 15 | 16 | 0 | 52 |  | 76.17 | 0 | 0 | N2 | 2021-10-17 22:11 | 2021-10-17 22:52 | 41 | 2021-10-17 21:56 | 56 | [14 empty] | 0 | 19.04 | [23 empty] | 0.54 | 0.54 | A | [9 empty] | 15 | 0 | 0 | 35 | 0 | 0 | 0 | 804 | 0 | 0 | 0 | 0 | 79 | 5 |  |  | 6
2021-10-17 | A67552 | 1 | 고탄소 | AE1055LS |  | Al 탈산 | B | 6 | 45 | 49600 | 88.08 | A | B | B |  | 1 | 1 |  | 1520 | 1526 | 5000 |  |  | 5000 | 49.25 | 12 | 101520 | 1583 |  | Y | 42 | 24 | [11 empty] | Y |  |  |  | 107.65 | 13-3 | 0.03 | 148.88 | A |  | 1589 | 3 | 0.17 | 1544 | 1 | 60 | 30 | 282 | 4:42 | 25 | 25 | 78 | 0 |  | 0 |  | 650 | N2 | 2021-10-17 22:59 | 2021-10-17 23:27 | 28 | 2021-10-17 22:58 | 29 |  |  |  |  | Y |  |  |  | Y | [5 empty] | 0 | 336.24 | [23 empty] | 17.37 | 185.38 | A | [9 empty] | 0 | 0 | 626 | 19 | 0 | 733 | 0 | 2490 | 0 | 419 | 0 | 0 | 27 | 100
2021-10-17 | B66952 | 2 | 중탄소 | SM45CR2 |  | Si 탈산 | B | 16 | 64 | 53550 | 107.1 | A | B |  | B | 1 |  | 1 | 1540 | 1521 | 8300 |  |  | 8300 | 86.19 | 13 | 96304 | 1650 |  | Y | 53 | 44 |  |  | B66949 | 05 |  |  |  | 임현진 | 2 | [6 empty] | 99.35 | 12-1 | 0 | 117.84 | A |  | 1634 | 1 | 0.35 | 1575 | 0 | 81 | 38 | 359 | 5:59 | 15 | 16 | 0 | 53 |  | 63.35 | 0 | 0 | N2 | 2021-10-17 23:28 | 2021-10-17 23:56 | 29 | 2021-10-17 23:09 | 47 |  |  |  |  | Y | [8 empty] | 4 | 0 | 19.42 | [23 empty] | 0.44 | 0.44 | A | [9 empty] | 13 | 0 | 0 | 35 | 0 | 0 | 0 | 746 | 0 | 0 | 0 | 0 | 49 | 11 |  |  | 4
2021-10-17 | A67553 | 1 | 고탄소 | AE1055LS |  | Al 탈산 | B | 21 | 8 | 53400 | 82.57 | B | B | B |  | 1 | 1 |  | 1520 | 1555 | 4100 |  |  | 4100 | 48.46 | 10 | 84600 | 1582 |  | Y | 44 | 25 | [7 empty] | 김형철 | 2 |  | Y |  |  |  |  | 95.6 | 12-8 | 0.01 | 117.7 | A |  | 1582 | 3 | 0.19 | 1545 | 1 | 61 | 22 | 278 | 4:38 | 25 | 25 | 79 | 0 |  | 0 |  | 650 | N2 | 2021-10-17 23:57 | 2021-10-18 00:36 | 39 | 2021-10-17 23:55 | 41 |  |  |  |  | Y |  |  |  | Y | [5 empty] | 0 | 272.28 | [23 empty] | 18.69 | 185.38 | A | [9 empty] | 75 | 0 | 825 | 14 | 0 | 185 | 0 | 498 | 0 | 399 | 0 | 0 | 0 | 35
2021-10-17 | B66953 | 2 | 중탄소 | SM45CR2 | TUNDISH교체전 | Si 탈산 | B | 18 | 44 | 51250 | 108.1 | B | B |  | B | 1 |  | 1 | 1540 | 1563 | 6800 |  |  | 6800 | 70.3 | 13 | 96728 | 1613 |  | Y | 57 | 37 | CR 오버 우려로 제재후 작업 실시 |  | B66950 | 05 |  |  |  | 임승우 | 2 |  |  | Y |  | Y |  | 100.65 | 12-6 | 0 | 111.37 | A |  | 1615 | 1 | 0.31 | 1558 | 1.5 | 64 | 28 | 268 | 4:28 | 15 | 16 | 0 | 54 |  | 59.47 | 0 | 0 | N2 | 2021-10-18 00:44 | 2021-10-18 01:03 | 18 | 2021-10-18 00:25 | 37 | [14 empty] | 0 | 15.33 | [23 empty] | 0.59 | 0.59 | A | [9 empty] | 0 | 0 | 374 | 59 | 0 | 0 | 0 | 1268 | 0 | 0 | 0 | 0 | 248 | 25 |  |  | 4
2021-10-17 | A67554 | 1 | 고탄소 | AE1055LS |  | Al 탈산 | B | 29 | 18 | 52200 | 79.43 | B | B | B |  | 1 | 1 |  | 1520 | 1550 | 4300 |  |  | 4300 | 50.83 | 10 | 84600 | 1581 |  | Y | 41 | 34 | 교반 약해 Ar사용 | [6 empty] | 박재승 | 2 |  |  | Y |  |  |  | 103.15 | 13-4 | 0.11 | 28.35 | A |  | 1589 | 3 | 0.18 | 1545 | 1.16 | 61 | 29 | 243 | 4:03 | 25 | 25 | 80 | 0 |  | 0 |  | 650 | N2 | 2021-10-18 00:59 | 2021-10-18 01:40 | 40 | 2021-10-18 00:58 | 42 |  |  |  |  | Y |  |  |  | Y | [5 empty] | 0 | 277.33 | [23 empty] | 3.49 | 0 | A | [9 empty] | 0 | 0 | 767 | 25 | 0 | 147 | 0 | 496 | 0 | 400 | 0 | 0 | 0 | 59
2021-10-17 | B66954 | 2 | 저탄소 | SCM420HT | TUNDISH교체 | Al 탈산 | B | 36 | 26 | 0 | 101.55 | B | B |  | B | 1 |  | 1 | 1555 | 1581 | 8600 |  |  | 8600 | 92.41 | 15 | 93064 | 1672 |  | Y | 49 | 42 |  |  | B66951 | 05 |  |  |  | 임승우 | 2 |  |  | Y |  | Y |  | 158.3 |  | 0 | 307.89 | A |  | 1672 | 1 | 0.34 | 1595 | 1.68 | 85 | 33 | 330 | 5:30 | 18 | 21 | 0 | 55 |  | 97.28 | 0 | 0 | N2 | 2021-10-18 01:49 | 2021-10-18 02:33 | 44 | 2021-10-18 01:37 | 56 |  |  |  |  | N | [8 empty] | 3 | 0 | 32.97 | [16 empty] | 0.6 |  |  | 1.7 |  |  |  | 0.37 | 0.37 | A | [9 empty] | 1383 | 251 | 0 | 11 | 0 | 277 | 0 | 798 | 0 | 258 | 0 | 0 | 50 | 0 |  |  | 6 |  | 1
2021-10-17 | A67555 | 1 | 고탄소 | AE1055LS |  | Al 탈산 | B | 32 | 38 | 52400 | 72.4 | B | B | B |  | 1 | 1 |  | 1520 | 1528 | 4800 |  |  | 4800 | 47.28 | 12 | 101520 | 1584 |  | Y | 41 | 24 | [7 empty] | 김형철 | 2 |  | Y |  |  |  |  | 100.55 | 12-7 | 0 | 174.82 | A |  | 1592 | 3 | 0.18 | 1547 | 1.32 | 63 | 26 | 269 | 4:29 | 25 | 25 | 81 | 0 |  | 0 |  | 650 | N2 | 2021-10-18 02:04 | 2021-10-18 02:45 | 40 | 2021-10-18 02:03 | 42 |  |  |  |  | Y |  |  |  | Y | [5 empty] | 0 | 248.09 | [23 empty] | 7.86 | 0 | B | [9 empty] | 0 | 0 | 569 | 22 | 0 | 200 | 0 | 497 | 0 | 399 | 0 | 0 | 0 | 49
2021-10-17 | B66955 | 2 | 저탄소 | SCM420HT |  | Al 탈산 | B | 35 | 69 | 50350 | 105.6 | B | B |  | B | 1 |  | 1 | 1555 | 1561 | 8000 |  |  | 8000 | 84.81 | 13 | 94326 | 1671 |  | Y | 52 | 41 |  |  | B66952 | 05 |  |  |  | 임승우 | 2 |  |  | Y |  | Y |  |  |  | 0 | 258.46 | A |  | 1656 | 1 | 0.34 | 1592 | 0 | 82 | 42 | 375 | 6:15 | 18 | 19 | 0 | 56 |  | 66.58 | 0 | 0 | N2 | 2021-10-18 02:54 | 2021-10-18 03:32 | 38 | 2021-10-18 02:44 | 48 |  |  |  |  | N | [8 empty] | 4 | 0 | 22.25 | [23 empty] | 0.71 | 0.71 | A | [9 empty] | 1291 | 336 | 0 | 30 | 0 | 331 | 0 | 605 | 0 | 254 | 0 | 0 | 37 | 0 |  |  | 4
2021-10-17 | A67556 | 1 | 고탄소 | AE1055LS |  | Al 탈산 | B | 6 | 46 | 50100 | 83.23 | B | B | B |  | 1 | 1 |  | 1520 | 1552 | 3900 |  |  | 3900 | 46.1 | 10 | 84600 | 1590 |  | Y | 40 | 22 | [7 empty] | 김형철 | 2 |  | Y |  |  |  |  | 102.15 | 12-7 | 0 | 188.83 | A |  | 1590 | 3 | 0.17 | 1544 | 0.92 | 60 | 26 | 273 | 4:33 | 25 | 26 | 82 | 0 |  | 0 |  | 650 | N2 | 2021-10-18 03:16 | 2021-10-18 03:53 | 37 | 2021-10-18 03:15 | 38 |  |  |  |  | Y |  |  |  | Y | [5 empty] | 0 | 373.91 | [23 empty] | 12.1 | 0 | A | [9 empty] | 58 | 0 | 694 | 35 | 0 | 177 | 0 | 499 | 0 | 397 | 0 | 0 | 0 | 46
2021-10-17 | B66956 | 2 | 저탄소 | SCM420HT |  | Al 탈산 | B | 16 | 65 | 52550 | 90.15 | B | B |  | B | 1 |  | 1 | 1555 | 1530 | 7400 |  |  | 7400 | 78.33 | 11 | 94468 | 1666 | 340 | Y | 43 | 36 |  |  | B66953 | 05 |  |  |  | 임승우 | 2 |  | Y |  |  | Y |  | 105.35 | 12-6 | 0 | 63.42 | A |  | 1631 | 1 | 0.3 | 1572 | 1.42 | 62 | 23 | 367 | 6:07 | 18 | 19 | 0 | 57 |  | 75.64 | 0 | 0 | N2 | 2021-10-18 04:02 | 2021-10-18 04:31 | 29 | 2021-10-18 03:52 | 39 |  |  |  |  | N | [8 empty] | 4.2 | 0 | 21.63 | [23 empty] | 0.61 | 0.61 | A | [9 empty] | 1141 | 393 | 0 | 23 | 0 | 304 | 0 | 603 | 0 | 255 | 0 | 0 | 48 | 0 |  |  | 4
2021-10-17 | A67557 | 1 | 고탄소 | AE1055LS |  | Al 탈산 | B | 21 | 9 | 53100 | 82.75 | B | B | B |  | 1 | 1 |  | 1520 | 1521 | 5700 |  |  | 5700 | 56.15 | 12 | 101520 | 1588 |  | Y | 41 | 30 | [7 empty] | 김형철 | 2 |  |  | Y |  |  |  | 101.45 | 13-5 | 0 | 153.94 | A |  | 1588 | 3 | 0.18 | 1544 | 1.05 | 60 | 25 | 275 | 4:35 | 25 | 25 | 83 | 0 |  | 0 |  | 650 | N2 | 2021-10-18 04:17 | 2021-10-18 04:49 | 33 | 2021-10-18 04:16 | 34 |  |  |  |  | Y |  |  |  | Y | [5 empty] | 0 | 306.57 | [23 empty] | 14.7 | 0 | A | [9 empty] | 50 | 0 | 783 | 36 | 0 | 139 | 0 | 891 | 0 | 695 | 0 | 0 | 61 | 39
2021-10-17 | B66957 | 2 | 저탄소 | SCM420C1 |  | Al 탈산 | B | 18 | 45 | 51550 | 90.47 | B | B |  | B | 1 |  | 1 | 1555 | 1540 | 6900 |  |  | 6900 | 46.71 | 19 | 147706 | 1642 |  | Y | 46 | 36 | [7 empty] | 임승우 | 2 |  |  |  |  | Y |  |  |  | 0 | 185.23 | A |  | 1644 | 1 | 0.33 | 1579 | 1.68 | 67 | 21 | 377 | 6:17 | 15 | 16 | 0 | 58 |  | 334.45 | 0 | 0 | N2 | 2021-10-18 05:01 | 2021-10-18 05:36 | 35 | 2021-10-18 04:50 | 47 |  |  |  |  | N | [8 empty] | 4.5 | 2.32 | 74.27 | [23 empty] | 0.94 | 0.94 | A | [9 empty] | 1189 | 0 | 109 | 0 | 0 | 332 | 0 | 807 | 0 | 255 | 0 | 0 | 50 | 0 |  |  | 4
2021-10-17 | A67558 | 1 | 고탄소 | AE1055LS |  | Al 탈산 | B | 29 | 19 | 52000 | 81.9 | B | B | B |  | 1 | 1 |  | 1520 | 1546 | 4800 |  |  | 4800 | 56.74 | 10 | 84600 | 1585 |  | Y | 42 | 35 | 교반 약해 Ar사용 | [6 empty] | 김형철 | 2 |  |  | Y |  |  |  | 105.3 | 13-7 | 0.09 | 23.47 | A |  | 1585 | 3 | 0.19 | 1549 | 0.92 | 65 | 31 | 317 | 5:17 | 25 | 25 | 84 | 0 |  | 0 |  | 650 | N2 | 2021-10-18 05:24 | 2021-10-18 05:48 | 25 | 2021-10-18 05:22 | 26 |  |  |  |  | Y |  |  |  | Y | [5 empty] | 0 | 281.97 | [23 empty] | 17.06 | 0.78 | B | [9 empty] | 35 | 0 | 800 | 69 | 0 | 146 | 0 | 645 | 0 | 497 | 0 | 0 | 29 | 79
2021-10-17 | B66958 | 2 | 저탄소 | SCM420HT |  | Al 탈산 | B | 36 | 27 | 52800 | 100.32 | B | B |  | D | 1 |  | 1 | 1555 | 1553 | 7100 |  |  | 7100 | 139.02 | 6 | 51072 | 1654 |  | Y | 42 | 36 | [7 empty] | 임승우 | 2 | [6 empty] | 106.1 | 13-6 | 0 | 149.94 | A |  | 1631 | 1 | 0.35 | 1575 | 1.24 | 65 | 24 | 243 | 4:03 | 18 | 19 | 0 | 59 |  | 151.26 | 0 | 0 | N2 | 2021-10-18 06:17 | 2021-10-18 06:36 | 19 | 2021-10-18 05:56 | 40 |  |  |  |  | N | [8 empty] | 3.8 | 0 | 48.05 | [23 empty] | 0.72 | 0.72 | A | [9 empty] | 1714 | 10 | 0 | 24 | 0 | 293 | 0 | 801 | 0 | 359 | 0 | 0 | 99 | 0 |  |  | 4
2021-10-17 | A67559 | 1 | 고탄소 | AE1055LS |  | Al 탈산 | B | 32 | 39 | 52700 | 78.57 | B | B | D |  | 1 | 1 |  | 1520 | 1556 | 5200 |  |  | 5200 | 51.22 | 12 | 101520 | 1583 |  | Y | 41 | 27 | [7 empty] | 김형철 | 2 |  |  | Y |  |  |  | 103.05 | 12-9 | 0 | 161.84 | A |  | 1583 | 3 | 0.18 | 1553 | 0.83 | 69 | 34 | 264 | 4:24 | 25 | 25 | 85 | 0 |  | 0 |  | 650 | N2 | 2021-10-18 06:16 | 2021-10-18 06:47 | 30 | 2021-10-18 06:14 | 33 |  |  |  |  | Y |  |  |  | Y | [5 empty] | 0 | 260.53 | [23 empty] | 0.03 | 0 | B | [9 empty] | 34 | 0 | 761 | 48 | 0 | 143 | 0 | 645 | 0 | 496 | 0 | 0 | 28 | 0
2021-10-17 | B66959 | 2 | 저탄소 | SCM420HT |  | Al 탈산 | B | 35 | 70 | 50200 | 104.05 | B | D |  | D | 1 |  | 1 | 1555 | 1564 | 6900 |  |  | 6900 | 64.16 | 14 | 107551 | 1633 | 341 | Y | 44 | 37 | [7 empty] | 임승우 | 2 | [6 empty] | 103.2 | 12-3 | 0 | 187.22 | A |  | 1636 | 1 | 0.37 | 1581 | 1.43 | 71 | 27 | 256 | 4:16 | 18 | 19 | 0 | 60 |  | 166.88 | 0 | 0 | N2 | 2021-10-18 07:19 | 2021-10-18 07:43 | 24 | 2021-10-18 06:53 | 50 |  |  |  |  | N | [8 empty] | 4 | 0 | 36.87 | [23 empty] | 0.49 | 0.49 | A | [9 empty] | 1602 | 0 | 0 | 30 | 0 | 287 | 0 | 801 | 0 | 254 | 0 | 0 | 0 | 0 |  |  | 4
2021-10-17 | A67560 | 1 | 고탄소 | AE1055LS |  | Al 탈산 | B | 6 | 47 | 50000 | 83.92 | B | D | D |  | 1 | 1 |  | 1520 | 1552 | 4100 |  |  | 4100 | 40.39 | 12 | 101520 | 1591 |  | Y | 40 | 21 | [7 empty] | 김덕진 | 2 |  | N | Y |  |  |  | 103.25 | 12-8 | 0.16 | 180.72 | A |  | 1591 | 3 | 0.23 | 1553 | 0.93 | 69 | 30 | 272 | 4:32 | 25 | 25 | 86 | 0 |  | 0 |  | 500 | N2 | 2021-10-18 07:18 | 2021-10-18 07:47 | 29 | 2021-10-18 07:14 | 33 |  |  |  |  | Y |  |  |  | Y | [5 empty] | 0 | 299.08 | [23 empty] | 7.06 | 0 | A | [9 empty] | 46 | 0 | 691 | 64 | 0 | 141 | 0 | 593 | 0 | 490 | 0 | 0 | 97 | 24
2021-10-18 | B66960 | 2 | 저탄소 | SCM420HT | 연주종료 | Al 탈산 | B | 16 | 66 | 52950 | 93 | D | D |  | D | 1 |  | 1 | 1555 | 1567 | 6900 |  |  | 6900 | 73.2 | 12 | 94260 | 1637 |  | Y | 45 | 38 | [7 empty] | 김규완 | 2 |  |  |  |  | Y |  | 101.55 | 12-3 | 0 | 147.01 | A |  | 1641 | 1 | 0.34 | 1586 | 1.33 | 76 | 29 | 252 | 4:12 | 18 | 19 | 0 | 61 |  | 144.43 | 0 | 0 | N2 | 2021-10-18 08:03 | 2021-10-18 08:50 | 46 | 2021-10-18 07:50 | 59 |  |  |  |  | N | [8 empty] | 4.5 | 0 | 33.49 | [23 empty] | 0.59 | 0.59 | B | [9 empty] | 1239 | 296 | 0 | 28 | 0 | 297 | 0 | 699 | 0 | 204 | 0 | 0 | 0 | 0 |  |  | 4
2021-10-18 | A67561 | 1 | 고탄소 | AE1055LS |  | Al 탈산 | B | 21 | 10 | 53200 | 97.15 | D | D | D |  | 1 | 1 |  | 1520 | 1578 | 3800 |  |  | 3800 | 44.92 | 10 | 84600 | 1600 |  | Y | 48 | 22 | [7 empty] | 김덕진 | 2 |  |  | Y |  |  |  | 99.35 | 13-2 | 0.17 | 101.7 | A |  | 1600 | 3 | 0.23 | 1551 | 1 | 67 | 34 | 386 | 6:26 | 25 | 25 | 87 | 0 |  | 0 |  | 500 | N2 | 2021-10-18 08:32 | 2021-10-18 08:45 | 13 | 2021-10-18 08:31 | 14 |  |  |  |  | Y |  |  |  | Y | [5 empty] | 0 | 308.42 | [23 empty] | 35.68 | 0 | A | [9 empty] | 0 | 0 | 733 | 29 | 0 | 173 | 0 | 594 | 0 | 496 | 0 | 0 | 101 | 0
2021-10-18 | B66961 | 2 | 저탄소 | 18CRNIMO7HI |  | Al 탈산 | I | 18 | 46 | 51500 | 103.97 | D | D |  | D | 1 |  | 1 | 1560 | 1587 | 8400 |  |  | 8400 | 105 | 20 | 80000 | 1686 |  | INGOT | 47 | 43 | [7 empty] | 김규완 | [7 empty] | 84.1 | 10-8 | 0 | 145.5 | A |  | 1692 | 1 | 0.36 | 1603 | 1.84 | 97 |  | 340 | 5:40 | 25 | 26 | 0 | 62 |  | 231.56 | 0 | 0 | N2 | 2021-10-18 09:10 |  | 25 | 2021-10-18 08:58 | [5 empty] | Y | [8 empty] | 6 | 0 | 65.6 | [18 empty] | 1.2 |  |  |  |  | 0 | 0 | A | [9 empty] | 1124 | 990 | 0 | 160 | 0 | 334 | 0 | 973 | 0 | 204 | 0 | 0 | 0 | 0
2021-10-18 | A67562 | 1 | 고탄소 | AE1055LS |  | Al 탈산 | B | 29 | 20 | 52300 | 93.03 | D | D | D |  | 1 | 1 |  | 1520 | 1561 | 4500 |  |  | 4500 | 44.33 | 12 | 101520 | 1587 |  | Y | 49 | 38 | [7 empty] | 김덕진 | 2 |  |  | Y |  |  |  | 103.35 | 13-4 | 0.03 | 34.73 | A |  | 1587 | 3 | 0.19 | 1556 | 0.7 | 72 | 41 | 132 | 2:12 | 25 | 25 | 88 | 0 |  | 0 |  | 500 | N2 | 2021-10-18 09:27 | 2021-10-18 09:45 | 18 | 2021-10-18 09:27 | 18 |  |  |  |  | Y |  |  |  | Y | [5 empty] | 0 | 287.53 | [23 empty] | 68.21 | 0 | B | [9 empty] | 34 | 0 | 813 | 0 | 0 | 163 | 0 | 549 | 0 | 447 | 0 | 0 | 53 | 0
2021-10-18 | B66962 | 2 | 중탄소 | AE4140W |  | Al 탈산 | I | 36 | 28 | 52950 | 113.58 | D | D |  | D | 1 |  | 1 | 1560 | 1573 | 6900 |  |  | 6900 | 83.03 | 13 | 83100 | 1678 |  | INGOT | 44 | 37 | [7 empty] | 김규완 | [7 empty] | 87.35 | 11-5 | 205.3 | 0 | A |  | 1657 | 1 | 0.39 | 1582 | 0 | 87 |  | 341 | 5:41 | 20 | 21 | 0 | 63 |  | 125.61 | 0 | 0 | AR | 2021-10-18 10:20 |  | 19 | 2021-10-18 10:05 | [5 empty] | Y | [8 empty] | 5 | 32.29 | 0 | [18 empty] | 1.2 |  |  |  |  | 0 | 0 | A | [9 empty] | 1159 | 0 | 239 | 57 | 0 | 135 | 0 | 696 | 0 | 199 | 0 | 0 | 101 | 34
2021-10-18 | A67563 | 1 | 고탄소 | AE1055LS |  | Al 탈산 | B | 32 | 40 | 52100 | 89.02 | D | D | D |  | 1 | 1 |  | 1520 | 1561 | 4100 |  |  | 4100 | 40.39 | 12 | 101520 | 1593 |  | Y | 46 | 24 | [7 empty] | 김덕진 | 2 |  |  | Y |  |  |  | 106.05 | 13-2 | 0.03 | 63 | A |  | 1593 | 3 | 0.2 | 1556 | 0.86 | 72 | 42 | 300 | 5:00 | 25 | 25 | 89 | 0 |  | 0 |  | 0 | N2 | 2021-10-18 10:22 | 2021-10-18 10:44 | 22 | 2021-10-18 10:21 | 23 |  |  |  |  | Y |  |  |  | Y | [5 empty] | 0 | 0 | [23 empty] | 69.4 | 0 | A | [9 empty] | 45 | 0 | 753 | 0 | 0 | 177 | 0 | 497 | 0 | 398 | 0 | 0 | 0 | 0
2021-10-18 | B66963 | 2 | 저탄소 | SCM415M1 |  | Al 탈산 | I | 35 | 71 | 0 | 108.83 | D | D |  | D | 1 |  | 1 | 1560 | 1554 | 9700 |  |  | 9700 | 97 | 20 | 100000 | 1685 |  | INGOT | 57 | 47 | [7 empty] | 김규완 | [7 empty] | 154.9 |  | 0 | 262.88 | A |  | 1677 | 1 | 0.3 | 1617 | 1.43 | 103 |  | 359 | 5:59 | 20 | 21 | 0 | 64 |  | 139.41 | 0 | 0 | N2 | 2021-10-18 11:26 |  | 24 | 2021-10-18 11:16 | [5 empty] | Y | [8 empty] | 4 | 0 | 35.06 | [18 empty] | 1.1 |  |  |  |  | 0 | 0 | B | [9 empty] | 781 | 601 | 0 | 41 | 0 | 254 | 0 | 703 | 0 | 208 | 0 | 0 | 100 | 25
2021-10-18 | A67564 | 1 | 고탄소 | AE1055LS |  | Al 탈산 | B | 6 | 48 | 49900 | 82.45 | D | D | D |  | 1 | 1 |  | 1520 | 1556 | 4100 |  |  | 4100 | 40.39 | 12 | 101520 | 1587 | 361 | Y | 45 | 23 | [7 empty] | 김덕진 | 2 |  |  | Y |  |  |  | 104.35 | 12-9 | 0.03 | 215.54 | A |  | 1587 | 3 | 0.19 | 1552 | 0.95 | 68 | 38 | 262 | 4:22 | 25 | 25 | 90 | 0 |  | 0 |  | 500 | N2 | 2021-10-18 11:11 | 2021-10-18 11:43 | 32 | 2021-10-18 11:11 | 33 |  |  |  |  | Y |  |  |  | Y | [5 empty] | 0 | 228.06 | [23 empty] | 70.48 | 0 | A | [9 empty] | 89 | 0 | 844 | 15 | 0 | 182 | 0 | 549 | 0 | 451 | 0 | 0 | 52 | 36
2021-10-18 | A67565 | 1 | 고탄소 | AE1055LS |  | Al 탈산 | B | 21 | 11 | 53200 | 79.53 | D | D | D |  | 1 | 1 |  | 1520 | 1569 | 3900 |  |  | 3900 | 38.42 | 12 | 101520 | 1585 |  | Y | 41 | 22 | [7 empty] | 김덕진 | 2 |  | Y |  |  |  |  | 101.9 | 13-5 | 0.1 | 164.08 | A |  | 1585 | 3 | 0.19 | 1544 | 1.05 | 60 | 31 | 251 | 4:11 | 25 | 25 | 91 | 0 |  | 0 |  | 500 | N2 | 2021-10-18 12:19 | 2021-10-18 12:44 | 25 | 2021-10-18 12:19 | 25 |  |  |  |  | Y |  |  |  | Y | [5 empty] | 0 | 233.68 | [23 empty] | 71.96 | 0 | A | [9 empty] | 23 | 0 | 800 | 26 | 0 | 154 | 0 | 546 | 0 | 495 | 0 | 0 | 64 | 38
2021-10-18 | B66964 | 2 | 중탄소 | SCM440HM2 | 연주시작 | Al 탈산 | B | 16 | 67 | 51400 | 107.93 | D | D |  | D | 1 |  | 1 | 1540 | 1537 | 9200 |  |  | 9200 | 98.63 | 11 | 93280 | 1659 |  | Y | 54 | 47 |  |  | B66962 | 02 |  |  |  | 김규완 | 2 |  | Y |  |  | Y |  |  |  | 154.46 | 17.51 | A |  | 1657 | 1 | 0.3 | 1589 | 1.75 | 96 | 54 | 262 | 4:22 | 18 | 19 | 0 | 65 | 50 | 50.47 | 0 | 0 | AR | 2021-10-18 13:13 | 2021-10-18 13:28 | 15 | 2021-10-18 12:52 | 37 |  |  |  |  | N | [8 empty] | 4 | 12.83 | 0 | [16 empty] | 0.6 |  |  | 1.49 |  |  |  | 0 | 0 | A | [9 empty] | 1554 | 0 | 0 | 41 | 0 | 167 | 0 | 949 | 0 | 201 | 0 | 0 | 110 | 47 |  |  |  |  | 1
2021-10-18 | A67566 | 1 | 고탄소 | AE1055LS |  | Al 탈산 | B | 29 | 21 | 52500 | 76.65 | D | D | D |  | 1 | 1 |  | 1520 | 1558 | 4400 |  |  | 4400 | 43.34 | 12 | 101520 | 1583 |  | Y | 41 | 33 | [7 empty] | 김덕진 | 2 |  | Y |  |  |  |  | 107.1 | 13-8 | 0.18 | 45.43 | A |  | 1583 | 3 | 0.19 | 1545 | 1.03 | 61 | 33 | 250 | 4:10 | 25 | 25 | 92 | 0 |  | 0 |  | 500 | N2 | 2021-10-18 13:17 | 2021-10-18 13:42 | 25 | 2021-10-18 13:16 | 26 |  |  |  |  | Y |  |  |  | Y | [5 empty] | 0 | 218.23 | [23 empty] | 73.24 | 0 | A | [9 empty] | 0 | 0 | 765 | 29 | 0 | 144 | 0 | 613 | 0 | 586 | 0 | 0 | 137 | 31
2021-10-18 | B66965 | 2 | 중탄소 | SCM440HM2 |  | Al 탈산 | B | 18 | 47 | 51900 | 97.85 | D | D |  | A | 1 |  | 1 | 1540 | 1534 | 9200 |  |  | 9200 | 97.59 | 11 | 94272 | 1629 |  | Y | 49 | 47 |  |  | B66963 | 06 |  |  |  | 김규완 | 2 |  | Y |  |  |  |  | 103.2 | 12-8 | 156.02 | 0 | A |  | 1627 | 1 | 0.28 | 1574 | 0 | 81 | 40 | 256 | 4:16 | 18 | 19 | 0 | 66 |  | 42.52 | 0 | 0 | AR | 2021-10-18 14:20 | 2021-10-18 14:38 | 18 | 2021-10-18 14:09 | 29 |  |  |  |  | N | [8 empty] | 0 | 12.49 | 0 | [20 empty] | 0.86 |  |  | 0.12 | 0.12 | B | [9 empty] | 1620 | 0 | 0 | 43 | 0 | 173 | 0 | 698 | 0 | 207 | 0 | 0 | 50 | 8 |  |  | 6
2021-10-18 | A67567 | 1 | 고탄소 | AE1055LS |  | Al 탈산 | B | 32 | 41 | 52000 | 75.78 | D | D | A |  | 1 | 1 |  | 1520 | 1572 | 3800 |  |  | 3800 | 37.43 | 12 | 101520 | 1591 |  | Y | 40 | 22 | [7 empty] | 김덕진 | 2 |  | Y |  |  |  |  | 103.95 | 12-10 | 0.01 | 62.54 | A |  | 1591 | 3 | 0.18 | 1553 | 1.06 | 69 | 35 | 283 | 4:43 | 25 | 26 | 93 | 0 |  | 0 |  | 500 | N2 | 2021-10-18 14:17 | 2021-10-18 14:42 | 26 | 2021-10-18 14:17 | 26 |  |  |  |  | Y |  |  |  | Y | [5 empty] | 0 | 14.33 | [23 empty] | 74.08 | 6.31 | A | [9 empty] | 0 | 0 | 821 | 19 | 0 | 154 | 0 | 602 | 0 | 396 | 0 | 0 | 194 | 54
2021-10-18 | B66966 | 2 | 중탄소 | SCM440HM2 |  | Al 탈산 | B | 36 | 29 | 53550 | 103.55 | D | A |  | A | 1 |  | 1 | 1540 | 1542 | 6600 |  |  | 6600 | 67.42 | 12 | 97896 | 1638 |  | Y | 43 | 34 | [7 empty] | 김규완 | 2 |  |  |  |  | Y |  |  |  | 183.57 | 0 | A |  | 1627 | 1 | 0.34 | 1557 | 0 | 64 | 29 | 222 | 3:42 | 18 | 21 | 0 | 67 |  | 122.83 | 0 | 0 | AR | 2021-10-18 15:30 | 2021-10-18 15:46 | 17 | 2021-10-18 15:02 | 44 |  |  |  |  | N | [8 empty] | 4.5 | 33.33 | 0 | [20 empty] | 0.79 |  |  | 0.29 | 0.29 | A | [9 empty] | 1385 | 0 | 348 | 26 | 0 | 163 | 0 | 497 | 0 | 204 | 0 | 0 | 0 | 23 |  |  | 6
2021-10-18 | A67568 | 1 | 고탄소 | AE1055LS |  | Al 탈산 | B | 6 | 49 | 50500 | 75.5 | A | A | A |  | 1 | 1 |  | 1520 | 1541 | 5100 |  |  | 5100 | 60.28 | 10 | 84600 | 1590 |  | Y | 40 | 29 | [7 empty] | 정용태 | 3 |  |  | Y |  |  |  | 104.9 | 12-9 | 0 | 222.89 | A |  | 1590 | 3 | 0.18 | 1547 | 1.26 | 63 | 32 | 321 | 5:21 | 25 | 25 | 94 | 0 |  | 0 |  | 500 | N2 | 2021-10-18 15:21 | 2021-10-18 15:43 | 22 | 2021-10-18 15:19 | 23 |  |  |  |  | Y |  |  |  | Y | [5 empty] | 0 | 196.2 | [23 empty] | 74.08 | 22.45 | A | [9 empty] | 0 | 0 | 654 | 0 | 0 | 173 | 0 | 1195 | 0 | 696 | 0 | 0 | 109 | 49
2021-10-18 | B66967 | 2 | 중탄소 | SCM440HM2 |  | Al 탈산 | B | 35 | 72 | 50450 | 104.15 | A | A |  | A | 1 |  | 1 | 1540 | 1529 | 9000 |  |  | 9000 | 92.3 | 12 | 97504 | 1622 |  | Y | 51 | 44 | [7 empty] | 임현진 | 2 |  |  |  |  | Y |  | 105.85 | 12-5 | 231.8 | 0 | A |  | 1619 | 1 | 0.34 | 1557 | 0 | 64 | 27 | 223 | 3:43 | 18 | 19 | 0 | 68 |  | 72.42 | 0 | 0 | AR | 2021-10-18 16:30 | 2021-10-18 16:50 | 20 | 2021-10-18 16:14 | 36 |  |  |  |  | N | [8 empty] | 4 | 18.69 | 0 | [20 empty] | 0.67 |  |  | 0.1 | 0.1 | B | [9 empty] | 1575 | 0 | 0 | 23 | 0 | 158 | 0 | 702 | 0 | 318 | 0 | 0 | 0 | 23 |  |  | 6
2021-10-18 | A67569 | 1 | 고탄소 | AE1055LS |  | Al 탈산 | B | 21 | 12 | 53200 | 78.82 | A | A | A |  | 1 | 1 |  | 1520 | 1528 | 5600 |  |  | 5600 | 55.16 | 12 | 101520 | 1600 |  | Y | 40 | 31 | [7 empty] | 정용태 | 3 |  | Y |  |  |  |  | 98.85 | 13-1 | 0.43 | 193.56 | A |  | 1600 | 3 | 0.18 | 1557 | 1.16 | 73 | 38 | 252 | 4:12 | 25 | 25 | 95 | 0 |  | 0 |  | 600 | N2 | 2021-10-18 16:24 | 2021-10-18 16:43 | 19 | 2021-10-18 16:22 | 21 |  |  |  |  | Y |  |  |  | Y | [5 empty] | 0 | 222.2 | [23 empty] | 0 | 0 | A | [9 empty] | 54 | 0 | 782 | 0 | 0 | 157 | 0 | 990 | 0 | 693 | 0 | 0 | 149 | 39
2021-10-18 | B66968 | 2 | 중탄소 | SCM440HM2 |  | Al 탈산 | B | 16 | 68 | 52900 | 86 | A | A |  | A | 1 |  | 1 | 1540 | 1535 | 6900 |  |  | 6900 | 71.76 | 12 | 96156 | 1618 |  | Y | 43 | 36 | [7 empty] | 임현진 | 2 |  |  |  |  | Y |  |  |  | 175.67 | 0 | A |  | 1611 | 1 | 0.36 | 1561 | 0 | 68 | 24 | 224 | 3:44 | 18 | 19 | 0 | 69 |  | 57.22 | 0 | 0 | AR | 2021-10-18 17:15 | 2021-10-18 17:59 | 44 | 2021-10-18 17:05 | 54 |  |  |  |  | N | [8 empty] | 4.5 | 14.15 | 0 | [20 empty] | 0.79 |  |  | 0.07 | 0.07 | A | [9 empty] | 1418 | 0 | 0 | 19 | 0 | 148 | 0 | 502 | 0 | 206 | 0 | 0 | 0 | 22 |  |  | 6
2021-10-18 | A67570 | 1 | 고탄소 | AE1055LS | TUNDISH교체전 | Al 탈산 | B | 29 | 22 | 52100 | 75.97 | A | A | A |  | 1 | 1 |  | 1520 | 1557 | 4200 |  |  | 4200 | 50.36 | 10 | 83404 | 1581 |  | Y | 40 | 29 |  |  | A67567 |  |  |  |  | 조관훈 | 2 |  | Y |  |  |  |  | 101.25 | 13-1 | 0.01 | 189.39 | A |  | 1581 | 3 | 0.19 | 1552 | 0.83 | 68 | 39 | 288 | 4:48 | 25 | 26 | 96 | 0 |  | 0 |  | 969 | N2 | 2021-10-18 17:22 | 2021-10-18 17:40 | 18 | 2021-10-18 17:20 | 19 |  |  |  |  | Y |  |  |  | Y | [5 empty] | 0 | 240.78 | [23 empty] | 0 | 64.03 | A | [9 empty] | 26 | 0 | 721 | 0 | 0 | 206 | 0 | 795 | 0 | 598 | 0 | 0 | 96 | 34
2021-10-18 | B66969 | 2 | 중탄소 | SCM440 |  | Al 탈산 | B | 18 | 48 | 51400 | 105.47 | A | A |  | A | 1 |  | 1 | 1540 | 1518 | 7700 |  |  | 7700 | 51.73 | 18 | 148848 | 1587 |  | Y | 44 | 39 | [7 empty] | 임현진 | 2 |  |  |  |  | Y |  | 100.7 | 12-5 | 7.51 | 224.85 | A |  | 1624 | 1 | 0.34 | 1558 | 1.37 | 62 | 24 | 272 | 4:32 | 15 | 16 | 0 | 70 |  | 90.86 | 0 | 0 | N2 | 2021-10-18 18:34 | 2021-10-18 19:05 | 31 | 2021-10-18 18:07 | 57 |  |  |  |  | N | [8 empty] | 4.5 | 0.31 | 19.47 | [20 empty] | 0.87 |  |  | 1.76 | 1.76 | A | [9 empty] | 1213 | 0 | 346 | 27 | 0 | 148 | 0 | 505 | 0 | 207 | 0 | 0 | 84 | 45 |  |  | 6
2021-10-18 | A67571 | 1 | 고탄소 | AE1055LS | TUNDISH교체 | Al 탈산 | B | 32 | 42 | 52200 | 80.6 | A | A | A |  | 1 | 1 |  | 1520 | 1546 | 5700 |  |  | 5700 | 67.38 | 10 | 84600 | 1604 |  | Y | 42 | 29 |  |  | A67568 |  |  |  |  | 조관훈 | 2 |  | Y |  |  |  |  | 103.35 | 12-9 | 0 | 96.33 | A |  | 1604 | 3 | 0.19 | 1573 | 0.82 | 89 | 38 | 345 | 5:45 | 25 | 25 | 97 | 0 |  | 0 |  | 550 | N2 | 2021-10-18 18:31 | 2021-10-18 18:59 | 30 | 2021-10-18 18:31 | 30 |  |  |  |  | Y |  |  |  | Y | [5 empty] | 0 | 19.87 | [19 empty] | 1.88 |  |  |  | 0 | 76.76 | A | [9 empty] | 78 | 0 | 752 | 15 | 0 | 196 | 0 | 596 | 0 | 395 | 0 | 0 | 115 | 30 |  |  |  | 0 | 1
2021-10-18 | B66970 | 2 | 중탄소 | AE4140Q |  | Al 탈산 | B | 6 | 50 | 50650 | 114.05 | A | A |  | A | 1 |  | 1 | 1540 | 1520 | 8700 |  |  | 8700 | 199.46 | 7 | 43617 | 1641 |  | Y | 51 | 45 | [7 empty] | 임현진 | 2 |  |  |  |  | Y |  | 97.55 | 12-2 | 190.5 | 0 | A |  | 1637 | 1 | 0.42 | 1561 | 1.54 | 67 | 28 | 259 | 4:19 | 18 | 20 | 0 | 71 | 55 | 58.4 | 0 | 0 | AR | 2021-10-18 19:43 | 2021-10-18 20:08 | 25 | 2021-10-18 19:19 | 49 |  |  |  |  | Y | [9 empty] | 18.65 | 0 | [20 empty] | 0.74 |  |  | 0.93 | 0.93 | A | [9 empty] | 1235 | 0 | 344 | 37 | 0 | 179 | 0 | 755 | 0 | 410 | 0 | 0 | 52 | 11 |  |  | 17
2021-10-18 | A67572 | 1 | 고탄소 | AE1055LS |  | Al 탈산 | B | 36 | 30 | 52700 | 80.47 | A | A | A |  | 1 | 1 |  | 1520 | 1583 | 3700 |  |  | 3700 | 36.45 | 12 | 101520 | 1589 |  | Y | 40 | 31 |  |  | A67569 |  |  |  |  | 조관훈 | 2 |  | Y | [6 empty] | 0 | 63.37 | A |  | 1589 | 3 | 0.19 | 1557 | 0.8 | 73 | 38 | 270 | 4:30 | 25 | 25 | 98 | 0 |  | 0 |  | 400 | N2 | 2021-10-18 19:39 | 2021-10-18 20:09 | 30 | 2021-10-18 19:38 | 31 |  |  |  |  | Y |  |  |  | Y | [5 empty] | 0 | 210.27 | [23 empty] | 0 | 95.19 | A | [9 empty] | 65 | 0 | 887 | 19 | 0 | 212 | 0 | 564 | 0 | 398 | 0 | 0 | 106 | 38
2021-10-18 | B66971 | 2 | 중탄소 | AE4140Q |  | Al 탈산 | B | 35 | 73 | 50600 | 94.82 | A | A |  | A | 1 |  | 1 | 1540 | 1521 | 7500 |  |  | 7500 | 74.12 | 13 | 101186 | 1633 |  | Y | 44 | 38 | [7 empty] | 임현진 | 2 |  |  |  |  | Y |  | 99.7 | 11-9 | 193.18 | 0 | A |  | 1625 | 1 | 0.41 | 1565 | 1.54 | 71 | 30 | 259 | 4:19 | 18 | 19 | 0 | 72 |  | 103.92 | 0 | 0 | AR | 2021-10-18 20:42 | 2021-10-18 21:10 | 28 | 2021-10-18 20:26 | 43 | [14 empty] | 27.36 | 0 | [20 empty] | 0.93 |  |  | 0.59 | 0.59 | A | [9 empty] | 1252 | 0 | 276 | 35 | 0 | 211 | 0 | 551 | 0 | 207 | 0 | 0 | 0 | 34 |  |  | 17
2021-10-18 | A67573 | 1 | 고탄소 | AE1055LS |  | Al 탈산 | B | 21 | 13 | 53200 | 85.58 | A | A | A |  | 1 | 1 |  | 1520 | 1553 | 4500 |  |  | 4500 | 44.33 | 12 | 101520 | 1594 |  | Y | 41 | 34 |  |  | A67570 |  |  |  |  | 조관훈 | 2 |  | Y |  |  |  |  | 98.7 | 13-1 | 0 | 213.95 | A |  | 1594 | 3 | 0.19 | 1556 | 1 | 72 | 31 | 304 | 5:04 | 25 | 26 | 99 | 0 |  | 0 |  | 400 | N2 | 2021-10-18 20:48 | 2021-10-18 21:11 | 23 | 2021-10-18 20:41 | 30 |  |  |  |  | Y |  |  |  | Y | [5 empty] | 0 | 187.07 | [23 empty] | 0 | 0.03 | A | [9 empty] | 52 | 0 | 757 | 9 | 0 | 183 | 0 | 792 | 0 | 498 | 0 | 0 | 166 | 98
2021-10-18 | B66972 | 2 | 중탄소 | AE4140Q |  | Al 탈산 | B | 16 | 69 | 53250 | 100.05 | A | A |  | A | 1 |  | 1 | 1540 | 1526 | 6600 |  |  | 6600 | 67.96 | 12 | 97121 | 1638 |  | Y | 47 | 33 | [7 empty] | 임현진 | 2 |  |  |  |  | Y |  |  |  | 162.68 | 0 | A |  | 1633 | 1 | 0.38 | 1556 | 2.21 | 62 | 25 | 276 | 4:36 | 18 | 21 | 0 | 73 |  | 54.55 | 0 | 0 | AR | 2021-10-18 21:43 | 2021-10-18 22:15 | 33 | 2021-10-18 21:18 | 57 |  |  |  |  | Y | [9 empty] | 26.85 | 0 | [20 empty] | 0.62 |  |  | 0.39 | 0.39 | A | [9 empty] | 1051 | 0 | 0 | 23 | 0 | 236 | 0 | 504 | 0 | 206 | 0 | 0 | 0 | 22 |  |  | 19
2021-10-18 | A67574 | 1 | 고탄소 | AE1055LS |  | Al 탈산 | B | 29 | 23 | 52600 | 74.62 | A | A | A |  | 1 | 1 |  | 1520 | 1520 | 5300 |  |  | 5300 | 52.21 | 12 | 101520 | 1590 |  | Y | 40 | 27 |  |  | A67571 |  |  |  |  | 조관훈 | 2 |  | Y |  |  |  |  | 98.7 | 12-8 | 2.12 | 103.38 | A |  | 1590 | 3 | 0.2 | 1545 | 1.32 | 61 | 24 | 256 | 4:16 | 25 | 26 | 100 | 0 |  | 0 |  | 600 | N2 | 2021-10-18 21:56 | 2021-10-18 22:19 | 23 | 2021-10-18 21:55 | 23 |  |  |  |  | Y |  |  |  | Y | [5 empty] | 0 | 204.25 | [23 empty] | 0 | 11 | A | [9 empty] | 0 | 0 | 733 | 0 | 0 | 201 | 0 | 795 | 0 | 494 | 0 | 0 | 144 | 40
2021-10-18 | B66973 | 2 | 중탄소 | AE4140Q | TUNDISH교체전 | Al 탈산 | B | 18 | 49 | 51200 | 101.38 | A | A |  | C | 1 |  | 1 | 1540 | 1552 | 7100 |  |  | 7100 | 75.22 | 14 | 94391 | 1621 | 341 | Y | 46 | 39 |  |  | B66970 | 05 |  |  |  | 임현진 | 2 |  |  | Y |  | Y |  | 105.9 | 12-10 | 198.67 | 0 | A |  | 1623 | 1 | 0.36 | 1562 | 1.42 | 68 | 31 | 321 | 5:21 | 18 | 19 | 0 | 74 |  | 28.9 | 0 | 0 | AR | 2021-10-18 22:47 | 2021-10-18 23:12 | 25 | 2021-10-18 22:30 | 42 |  |  |  |  | Y | [8 empty] | 4 | 9.59 | 0 | [20 empty] | 0.89 |  |  | 0.39 | 0.39 | A | [9 empty] | 1233 | 0 | 155 | 32 | 0 | 207 | 0 | 503 | 0 | 200 | 0 | 0 | 0 | 16 |  |  | 28
2021-10-18 | A67575 | 1 | 고탄소 | AE1055LS |  | Al 탈산 | B | 32 | 43 | 52100 | 76.3 | A | C | C |  | 1 | 1 |  | 1520 | 1565 | 9400 |  |  | 9400 | 111.11 | 10 | 84600 | 1601 |  | Y | 40 | 24 |  |  | A67572 |  |  |  |  | 조관훈 | 2 |  | Y |  |  |  |  | 103.7 | 12-9 | 0 | 168.79 | A |  | 1592 | 3 | 0.22 | 1560 | 0.89 | 76 | 38 | 292 | 4:52 | 25 | 25 | 101 | 0 |  | 0 |  | 650 | N2 | 2021-10-18 22:55 | 2021-10-18 23:24 | 29 | 2021-10-18 22:55 | 30 |  |  |  |  | Y |  |  |  | Y | [5 empty] | 0 | 248.46 | [23 empty] | 3.62 | 11.57 | A | [9 empty] | 77 | 0 | 825 | 39 | 0 | 211 | 0 | 497 | 0 | 400 | 0 | 0 | 0 | 9 |  |  |  | 0
2021-10-18 | B66974 | 2 | 중탄소 | SM45C | TUNDISH교체 | Si 탈산 | B | 6 | 51 | 50550 | 121.55 | C | C |  | C | 1 |  | 1 | 1540 | 1564 | 7500 |  |  | 7500 | 81 | 12 | 92598 | 1662 |  | Y | 44 | 39 | [7 empty] | 추창도 | 2 |  |  |  |  | Y |  | 103.85 | 12-8 | 0 | 311.97 | A |  | 1663 | 1 | 0.45 | 1585 | 1.54 | 92 | 43 | 426 | 7:06 | 15 | 21 | 0 | 75 |  | 86.63 | 0 | 0 | N2 | 2021-10-19 00:11 | 2021-10-19 00:40 | 28 | 2021-10-18 23:35 | 65 |  |  |  |  | N | [8 empty] | 4.2 | 0.25 | 25.84 | [16 empty] | 0.8 |  |  | 1.96 |  |  |  | 2.23 | 2.23 | A | [9 empty] | 0 | 0 | 0 | 21 | 0 | 186 | 0 | 503 | 0 | 205 | 0 | 0 | 50 | 22 |  |  |  |  | 1
2021-10-18 | A67576 | 1 | 고탄소 | AE1055LS |  | Al 탈산 | B | 36 | 31 | 52200 | 80.2 | C | C | C |  | 1 | 1 |  | 1520 | 1553 | 4300 |  |  | 4300 | 42.36 | 12 | 101520 | 1600 |  | Y | 42 | 27 | [7 empty] | 양성호 | 2 | [6 empty] | 101.75 | 12-10 | 0 | 42.09 | A |  | 1596 | 3 | 0.19 | 1553 | 1 | 69 | 38 | 290 | 4:50 | 25 | 25 | 102 | 0 |  | 0 |  | 650 | N2 | 2021-10-19 00:02 | 2021-10-19 00:24 | 21 | 2021-10-19 00:02 | 22 |  |  |  |  | Y |  |  |  | Y | [5 empty] | 0 | 316.53 | [23 empty] | 4.94 | 17.35 | A | [9 empty] | 103 | 0 | 722 | 75 | 0 | 208 | 0 | 496 | 0 | 398 | 0 | 0 | 0 | 31
2021-10-18 | B66975 | 2 | 중탄소 | SM45C |  | Si 탈산 | B | 35 | 74 | 50600 | 104.13 | C | C |  | C | 1 |  | 1 | 1540 | 1555 | 6300 |  |  | 6300 | 67.64 | 12 | 93139 | 1626 |  | Y | 45 | 33 |  |  | B66972 | 02 |  |  |  | 추창도 | 2 |  |  |  |  | Y |  | 106.6 | 12-6 | 0 | 245.35 | A |  | 1623 | 1 | 0.41 | 1561 | 1.37 | 68 | 31 | 397 | 6:37 | 15 | 16 | 0 | 76 |  | 58.63 | 0 | 0 | N2 | 2021-10-19 01:05 | 2021-10-19 01:43 | 38 | 2021-10-19 00:43 | 60 | [14 empty] | 0 | 17.39 | [23 empty] | 1.86 | 1.86 | A | [9 empty] | 0 | 0 | 0 | 20 | 0 | 181 | 0 | 503 | 0 | 201 | 0 | 0 | 53 | 30
2021-10-18 | A67577 | 1 | 고탄소 | AE1055LS |  | Al 탈산 | B | 21 | 14 | 53100 | 83.92 | C | C | C |  | 1 | 1 |  | 1520 | 1571 | 4000 |  |  | 4000 | 39.4 | 12 | 101520 | 1593 |  | Y | 45 | 43 | [7 empty] | 양성호 | 2 | [6 empty] | 104.4 | 13-7 | 12.29 | 150.52 | A |  | 1583 | 3 | 0.19 | 1549 | 0.89 | 65 | 35 | 278 | 4:38 | 25 | 25 | 103 | 0 |  | 0 |  | 700 | N2 | 2021-10-19 01:08 | 2021-10-19 01:22 | 14 | 2021-10-19 01:07 | 16 |  |  |  |  | Y |  |  |  | Y | [5 empty] | 0 | 277.87 | [23 empty] | 5.82 | 20.07 | A | [9 empty] | 113 | 0 | 830 | 51 | 0 | 192 | 0 | 496 | 0 | 395 | 0 | 0 | 0 | 68
2021-10-18 | B66976 | 2 | 중탄소 | SM45C |  | Si 탈산 | B | 16 | 70 | 53800 | 123.3 | C | C |  | C | 1 |  | 1 | 1540 | 1576 | 5100 |  |  | 5100 | 51.44 | 13 | 99150 | 1631 |  | Y | 37 | 31 | [7 empty] | 추창도 | 2 | [6 empty] | 104.6 | 12-5 | 0 | 146.01 | A |  | 1624 | 1 | 0.41 | 1550 | 1.35 | 57 | 21 | 345 | 5:45 | 15 | 16 | 0 | 77 |  | 48.71 | 0 | 0 | N2 | 2021-10-19 02:26 | 2021-10-19 02:50 | 24 | 2021-10-19 01:36 | 74 |  |  |  |  | N | [8 empty] | 4 | 0 | 13.9 | [23 empty] | 3.14 | 3.14 | A | [9 empty] | 0 | 0 | 0 | 20 | 0 | 271 | 0 | 502 | 0 | 205 | 0 | 0 | 92 | 51
2021-10-18 | A67578 | 1 | 고탄소 | AE1055LS |  | Al 탈산 | B | 29 | 24 | 52300 | 76.22 | C | C | C |  | 1 | 1 |  | 1520 | 1590 | 3300 |  |  | 3300 | 39.01 | 10 | 84600 | 1587 |  | Y | 40 | 31 | [7 empty] | 양성호 | 2 | [8 empty] | 0 | 129.27 | A |  | 1587 | 3 | 0.24 | 1547 | 1.11 | 63 | 29 | 269 | 4:29 | 25 | 25 | 104 | 0 |  | 0 |  | 700 | N2 | 2021-10-19 02:06 | 2021-10-19 02:24 | 18 | 2021-10-19 02:06 | 18 |  |  |  |  | Y |  |  |  | Y | [5 empty] | 0 | 280.15 | [23 empty] | 5.82 | 23.24 | B | [9 empty] | 66 | 0 | 502 | 29 | 0 | 198 | 0 | 497 | 0 | 398 | 0 | 0 | 0 | 14
2021-10-18 | B66977 | 2 | 중탄소 | SM45C |  | Si 탈산 | B | 18 | 50 | 51250 | 122.57 | C | C |  | C | 1 |  | 1 | 1540 | 1573 | 5700 |  |  | 5700 | 60.88 | 11 | 93632 | 1633 |  | Y | 41 | 33 | [7 empty] | 추창도 | 2 |  |  |  |  | Y |  | 101.65 | 12-6 | 0 | 188.48 | A |  |  | 1 | 0.42 | 1558 |  | 65 | 20 | 387 | 6:27 | 15 | 16 |  |  |  | 0 | 0 |  | N2 | 2021-10-19 03:40 | 2021-10-19 04:01 | 21 | 2021-10-19 02:56 | 64 |  |  |  |  | N | [8 empty] | 4.2 | 0 | 0.28 | [23 empty] | 0.93 | 0.93 | A | [9 empty] | 0 | 0 | 0 | 20 | 0 | 205 | 0 | 501 | 0 | 202 | 0 | 0 | 69 | 60 |  |  | 4
2021-10-18 | A67579 | 1 | 고탄소 | AE1055LS |  | Al 탈산 | B | 32 | 44 | 52000 | 75.67 | C | C | C |  | 1 | 1 |  | 1520 | 1583 | 3400 |  |  | 3400 | 33.49 | 12 | 101520 | 1589 |  | Y | 41 | 23 | [7 empty] | 양성호 | 2 | [6 empty] | 104.75 | 12-10 | 0 | 173.11 | A |  | 1587 | 3 | 0.2 | 1552 | 0.95 | 68 | 33 | 341 | 5:41 | 25 | 25 | 105 | 0 |  | 0 |  | 800 | N2 | 2021-10-19 03:06 | 2021-10-19 03:29 | 23 | 2021-10-19 03:05 | 23 |  |  |  |  | Y |  |  |  | Y | [5 empty] | 0 | 301.24 | [23 empty] | 6.65 | 24.87 | A | [9 empty] | 58 | 0 | 817 | 60 | 0 | 202 | 0 | 496 | 0 | 398 | 0 | 0 | 0 | 21
2021-10-18 | A67580 | 1 | 고탄소 | AE1055LS |  | Al 탈산 | B | 36 | 32 | 52200 | 88.17 | C | C | C |  | 1 | 1 |  | 1520 | 1578 | 3600 |  |  | 3600 | 35.46 | 12 | 101520 | 1582 |  | Y | 42 | 30 | [7 empty] | 양성호 | 2 | [6 empty] | 101.1 | 12-9 | 0.96 | 141.98 | A |  | 1578 | 3 | 0.25 | 1547 | 0.63 | 63 | 31 | 313 | 5:13 | 25 | 25 | 106 | 0 |  | 0 |  | 700 | N2 | 2021-10-19 04:16 | 2021-10-19 04:39 | 23 | 2021-10-19 04:15 | 24 |  |  |  |  | Y |  |  |  | Y | [5 empty] | 0 | 372.7 | [23 empty] | 14.06 | 28.64 | A | [9 empty] | 51 | 0 | 776 | 43 | 0 | 202 | 0 | 496 | 0 | 397 | 0 | 0 | 0 | 0
2021-10-18 | B66978 | 2 | 중탄소 | SM45C |  | Si 탈산 | B | 6 | 52 | 50200 | 93.95 | C | C |  | C | 1 |  | 1 | 1540 | 1560 | 5100 |  |  | 5100 | 42.8 | 14 | 119168 | 1627 |  | Y | 35 | 29 | [7 empty] | 추창도 | 2 |  |  |  |  | Y |  | 98.7 | 12-2 | 0.05 | 252.11 | A |  | 1617 | 1 | 0.38 | 1555 | 1.24 | 62 | 24 | 400 | 6:40 | 15 | 16 | 0 | 79 |  | 58.88 | 0 | 0 | N2 | 2021-10-19 04:39 | 2021-10-19 05:07 | 28 | 2021-10-19 04:21 | 46 |  |  |  |  | N | [8 empty] | 5 | 0 | 21.28 | [23 empty] | 1.48 | 1.48 | A | [9 empty] | 0 | 0 | 0 | 0 | 0 | 224 | 0 | 503 | 0 | 208 | 0 | 0 | 59 | 66
2021-10-18 | A67581 | 1 | 고탄소 | AE1055LS |  | Al 탈산 | B | 21 | 15 | 52900 | 81 | C | C | C |  | 1 | 1 |  | 1520 | 1597 | 3400 |  |  | 3400 | 33.49 | 12 | 101520 | 1585 |  | Y | 41 | 29 | [7 empty] | 양성호 | 2 | [6 empty] | 101.55 | 13-3 | 0 | 89.45 | A |  | 1581 | 3 | 0.24 | 1544 | 0.93 | 60 | 26 | 292 | 4:52 | 25 | 25 | 107 | 0 |  | 0 |  | 700 | N2 | 2021-10-19 05:21 | 2021-10-19 05:44 | 24 | 2021-10-19 05:20 | 24 |  |  |  |  | Y |  |  |  | Y | [5 empty] | 0 | 309.6 | [23 empty] | 14.06 | 43.15 | A | [9 empty] | 103 | 0 | 783 | 49 | 0 | 187 | 0 | 595 | 0 | 448 | 0 | 0 | 74 | 26
2021-10-18 | B66979 | 2 | 중탄소 | SM45C |  | Si 탈산 | B | 35 | 75 | 50500 | 114.38 | C | C |  | C | 1 |  | 1 | 1540 | 1608 | 4000 |  |  | 4000 | 27.59 | 17 | 144992 | 1639 |  | Y | 36 | 26 | [7 empty] | 추창도 | 2 |  |  |  |  | Y |  | 95 | 11-5 | 0.4 | 144.82 | A |  | 1619 | 1 | 0.42 | 1544 | 0.88 | 51 | 25 | 507 | 8:27 | 15 | 17 | 0 | 80 |  | 86.8 | 0 | 0 | N2 | 2021-10-19 05:58 | 2021-10-19 06:12 | 14 | 2021-10-19 05:36 | 36 | [14 empty] | 0 | 29.51 | [23 empty] | 0.25 | 0.25 | A | [9 empty] | 0 | 0 | 207 | 50 | 0 | 273 | 0 | 703 | 0 | 203 | 0 | 0 | 56 | 69
2021-10-18 | A67582 | 1 | 고탄소 | AE1055LS |  | Al 탈산 | B | 29 | 25 | 52500 | 77.62 | C | C | D |  | 1 | 1 |  | 1520 | 1598 | 3500 |  |  | 3500 | 34.48 | 12 | 101520 | 1575 |  | Y | 42 | 33 | [17 empty] | 0 | 103.29 | A |  | 1575 | 3 | 0.21 | 1548 | 0.73 | 64 | 29 | 298 | 4:58 | 25 | 25 | 108 | 0 |  | 0 |  | 650 | N2 | 2021-10-19 06:13 | 2021-10-19 06:45 | 31 | 2021-10-19 06:10 | 34 |  |  |  |  | Y |  |  |  | Y | [5 empty] | 0 | 267.69 | [23 empty] | 14.06 | 53.85 | A | [9 empty] | 111 | 0 | 802 | 24 | 0 | 203 | 0 | 496 | 0 | 395 | 0 | 0 | 0 | 39
2021-10-18 | B66980 | 2 | 중탄소 | SM45CR2 |  | Si 탈산 | B | 16 | 71 | 53550 | 99.25 | C | C |  | D | 1 |  | 1 | 1540 | 1539 | 5900 |  |  | 5900 | 174.66 | 4 | 33780 | 1625 |  | Y | 41 | 36 | [7 empty] | 추창도 | 2 | [6 empty] | 88.75 | 10-9 | 0 | 240.98 | A |  | 1626 | 1 | 0.52 | 1560 | 1.6 | 66 | 28 | 286 | 4:46 | 15 | 16 | 0 | 81 |  | 288.23 | 0 | 0 | N2 | 2021-10-19 06:58 | 2021-10-19 07:16 | 18 | 2021-10-19 06:34 | 42 |  |  |  |  | Y | [8 empty] | 5.5 | 0 | 58.47 | [23 empty] | 0.59 | 0.59 | A | [9 empty] | 0 | 0 | 0 | 26 | 0 | 0 | 0 | 655 | 0 | 101 | 0 | 0 | 164 | 31 |  |  | 6
2021-10-19 | A67583 | 1 | 고탄소 | AE1055LS |  | Al 탈산 | B | 32 | 45 | 52600 | 79.12 | D | D | D |  | 1 | 1 |  | 1520 | 1584 | 3600 |  |  | 3600 | 35.46 | 12 | 101520 | 1583 |  | Y | 40 | 19 | [7 empty] | 양성호 | 2 |  |  | Y |  |  |  | 112.7 | 13-8 | 0 | 185.48 | A |  | 1583 | 3 | 0.22 | 1553 | 0.79 | 69 | 34 | 191 | 3:11 | 25 | 25 | 109 | 0 |  | 0 |  | 650 | N2 | 2021-10-19 07:21 | 2021-10-19 07:46 | 25 | 2021-10-19 07:20 | 26 |  |  |  |  | Y |  |  |  | Y | [5 empty] | 0 | 282.37 | [23 empty] | 14.06 | 55.41 | B | [9 empty] | 93 | 0 | 911 | 24 | 0 | 147 | 0 | 641 | 0 | 544 | 0 | 0 | 153 | 40
2021-10-19 | B66981 | 2 | 중탄소 | SM45CR2 | 연주종료 | Si 탈산 | B | 18 | 51 | 51650 | 97.23 | D | D |  | D | 1 |  | 1 | 1540 | 1549 | 6300 |  |  | 6300 | 66.83 | 13 | 94264 | 1620 |  | Y | 40 | 36 | [7 empty] | 김규완 | 2 | [6 empty] | 96.75 | 12-1 | 0 | 87.22 | A |  | 1621 | 1 | 0.49 | 1558 | 1.49 | 64 | 29 | 277 | 4:37 | 15 | 16 | 0 | 82 |  | 133.54 | 0 | 0 | N2 | 2021-10-19 07:57 | 2021-10-19 08:17 | 20 | 2021-10-19 07:37 | 40 |  |  |  |  | Y | [8 empty] | 5 | 0 | 26.78 | [23 empty] | 0.01 | 0.01 | A | [9 empty] | 22 | 0 | 314 | 27 | 0 | 0 | 0 | 702 | 0 | 106 | 0 | 0 | 166 | 5 |  |  | 6
2021-10-19 | A67584 | 1 | 고탄소 | AE1055LS |  | Al 탈산 | B | 36 | 33 | 52800 | 84.18 | D | D | D |  | 1 | 1 |  | 1520 | 1604 | 3000 |  |  | 3000 | 35.46 | 10 | 84600 | 1582 |  | Y | 43 | 16 | [7 empty] | 김덕진 | 2 |  | Y |  |  |  |  | 103 | 13-1 | 0 | 156.43 | A |  | 1582 | 3 | 0.23 | 1551 | 0.76 | 67 | 36 | 299 | 4:59 | 25 | 26 | 110 | 0 |  | 0 |  | 650 | N2 | 2021-10-19 08:26 | 2021-10-19 08:49 | 22 | 2021-10-19 08:25 | 23 |  |  |  |  | Y |  |  |  | Y | [5 empty] | 0 | 295.72 | [23 empty] | 14.06 | 56.94 | A | [9 empty] | 61 | 0 | 812 | 20 | 0 | 159 | 0 | 690 | 0 | 546 | 0 | 0 | 96 | 53
2021-10-19 | B66982 | 2 | 저탄소 | 18CRNIMO7HI |  | Al 탈산 | I | 18 | 52 | 50950 | 123.7 | D | D |  | D | 2 |  | 2 | 1560 | 1529 | 7600 | 9100 |  | 16700 | 208.75 | 4 | 80000 | 1663 |  | INGOT | 58 | 37 |  | Y | [5 empty] | 김규완 | [7 empty] | 82.85 | 10-5 | 0 | 207.05 | A |  | 1670 | 1 | 0.5 | 1583 | 0 | 77 |  | 308 | 5:08 | 25 | 26 | 0 | 85 |  | 223.71 | 0 | 0 | N2 | 2021-10-19 12:31 |  | 38 | 2021-10-19 12:12 | [5 empty] | Y | [8 empty] | 6 | 0.05 | 65.08 | [18 empty] | 0.8 |  |  |  |  | 0.28 | 0.28 | A | [9 empty] | 375 | 1602 | 0 | 164 | 0 | 415 | 0 | 1495 | 0 | 207 | 0 | 0 | 0 | 0
2021-10-19 | A67585 | 1 | 고탄소 | AE1055LS |  | Al 탈산 | B | 21 | 16 | 53300 | 92.57 | D | D | D |  | 1 | 1 |  | 1520 | 1525 | 4700 |  |  | 4700 | 46.3 | 12 | 101520 | 1585 |  | Y | 44 | 24 | [7 empty] | 차승주 | 2 |  |  | Y | [5 empty] | 0.96 | 124.64 | A |  | 1585 | 3 | 0.21 | 1538 | 1 | 54 | 29 | 264 | 4:24 | 25 | 25 | 111 | 0 |  | 0 |  | 650 | N2 | 2021-10-19 09:36 | 2021-10-19 09:48 | 12 | 2021-10-19 09:34 | 14 |  |  |  |  | Y |  |  |  | Y | [5 empty] | 0 | 344.91 | [23 empty] | 0.02 | 0 | B | [9 empty] | 0 | 0 | 607 | 31 | 0 | 170 | 0 | 850 | 0 | 638 | 0 | 0 | 193 | 66
2021-10-19 | B66983 | 2 | 중탄소 | AE4140W |  | Al 탈산 | I | 35 | 76 | 50250 | 112.68 | D | D |  | D | 1 |  | 1 | 1560 | 1528 | 9200 |  |  | 9200 | 105.14 | 5 | 87500 | 1647 |  | INGOT | 58 | 47 |  |  | A67583 | 11 |  |  |  | 김규완 | [7 empty] | 101.05 | 11-10 | 282.87 | 0 | A |  | 1648 | 1 | 0.53 | 1580 | 1.47 | 85 |  | 265 | 4:25 | 20 | 22 | 0 | 84 |  | 149.86 | 0 | 0 | AR | 2021-10-19 10:20 |  | 37 | 2021-10-19 10:08 | [5 empty] | Y | [8 empty] | 5 | 39.33 | 0 | [16 empty] | 0.5 |  | 1.4 |  |  |  |  | 0 | 0 | A | [9 empty] | 1373 | 0 | 0 | 30 | 0 | 222 | 0 | 704 | 0 | 208 | 0 | 0 | 0 | 6
2021-10-19 | A67586 | 1 | 고탄소 | AE1055LS |  | Al 탈산 | B | 29 | 26 | 52800 | 75.27 | D | D | D |  | 1 | 1 |  | 1520 | 1526 | 4800 |  |  | 4800 | 47.28 | 12 | 101520 | 1587 |  | Y | 40 | 24 | [7 empty] | 김덕진 | 2 |  |  |  |  | Y |  | 97.2 | 12-6 | 0.01 | 207.91 | A |  | 1587 | 3 | 0.21 | 1548 | 1.03 | 64 | 29 | 264 | 4:24 | 25 | 25 | 112 | 0 |  | 0 |  | 650 | N2 | 2021-10-19 10:18 | 2021-10-19 10:48 | 30 | 2021-10-19 10:18 | 30 |  |  |  |  | Y |  |  |  | Y | [5 empty] | 0 | 272.72 | [23 empty] | 2.29 | 0.01 | A | [9 empty] | 0 | 0 | 808 | 28 | 0 | 168 | 0 | 594 | 0 | 474 | 0 | 0 | 0 | 40
2021-10-19 | B66984 | 2 | 저탄소 | SCM420HI |  | Al 탈산 | I | 16 | 72 | 53650 | 103.62 | D | D |  | D | 1 |  | 1 | 1560 | 1558 | 8400 |  |  | 8400 | 87.77 | 29 | 95700 | 1657 |  | INGOT | 45 | 40 | [7 empty] | 김규완 | [5 empty] | Y |  |  |  | 201.45 | 0.01 | A |  | 1659 | 1 | 0.45 | 1593 | 1.35 | 83 |  | 306 | 5:06 | 20 | 22 | 0 | 85 | 70 | 65.45 | 0 | 0 | AR | 2021-10-19 11:25 |  | 44 | 2021-10-19 11:12 | [5 empty] | Y | [8 empty] | 4 | 18.8 | 0 | [18 empty] | 0.8 |  |  |  |  | 0.05 | 0.05 | A | [9 empty] | 1715 | 0 | 0 | 35 | 0 | 291 | 0 | 801 | 0 | 202 | 0 | 0 | 0 | 0
2021-10-19 | A67587 | 1 | 고탄소 | AE1055LS |  | Al 탈산 | B | 32 | 46 | 51500 | 81.17 | D | D | D |  | 1 | 1 |  | 1520 | 1560 | 4100 |  |  | 4100 | 48.46 | 10 | 84600 | 1582 |  | Y | 41 | 23 | [7 empty] | 김덕진 | 2 | [6 empty] | 103.35 | 12-8 | 0 | 96.05 | A |  | 1582 | 3 | 0.21 | 1548 | 0.83 | 64 | 33 | 278 | 4:38 | 25 | 25 | 113 | 0 |  | 0 |  | 650 | N2 | 2021-10-19 11:24 | 2021-10-19 11:41 | 17 | 2021-10-19 11:21 | 21 |  |  |  |  | Y |  |  |  | Y | [5 empty] | 0 | 295.2 | [23 empty] | 0 | 0 | A | [9 empty] | 0 | 0 | 763 | 0 | 0 | 165 | 0 | 650 | 0 | 547 | 0 | 0 | 108 | 64
2021-10-19 | A67588 | 1 | 고탄소 | AE1055LS | TUNDISH교체전 | Al 탈산 | B | 36 | 34 | 52000 | 80.85 | D | D | D |  | 1 | 1 |  | 1520 | 1549 | 4300 |  |  | 4300 | 51.05 | 10 | 84229 | 1590 |  | Y | 47 | 21 | [7 empty] | 정용태 | 3 | [8 empty] | 0 | 198.58 | A |  | 1590 | 3 | 0.2 | 1547 | 1.3 | 63 | 33 | 274 | 4:34 | 25 | 25 | 114 | 0 |  | 0 |  | 650 | N2 | 2021-10-19 12:22 | 2021-10-19 12:42 | 20 | 2021-10-19 12:21 | 21 |  |  |  |  | Y |  |  |  | Y | [5 empty] | 0 | 234.39 | [23 empty] | 1.31 | 0 | A | [9 empty] | 22 | 0 | 776 | 26 | 0 | 169 | 0 | 596 | 0 | 498 | 0 | 0 | 86 | 75
2021-10-19 | B66985 | 2 | 중탄소 | AE15B34M | 연주시작 | Si 탈산 | B | 6 | 54 | 50250 | 137.13 | D | D |  | A | 1 |  | 1 | 1540 | 1534 | 8600 |  |  | 8600 | 91.55 | 12 | 93936 | 1661 | 338 | Y | 52 | 43 |  |  | B66983 | 04 |  |  |  | 김규완 | 2 |  |  | Y |  | Y |  | 104.35 | 12-8 | 190.41 | 0 | A |  | 1657 | 1 | 0.46 | 1581 | 1.44 | 84 | 30 | 277 | 4:37 | 15 | 16 | 0 | 86 |  | 83.83 | 0 | 0 | AR | 2021-10-19 14:02 | 2021-10-19 14:22 | 20 | 2021-10-19 13:12 | 70 |  |  |  |  | N | [8 empty] | 4 | 18.58 | 0 | [16 empty] | 0.6 |  |  | 2.46 |  |  |  | 0.35 | 0.35 | A | [9 empty] | 82 | 0 | 0 | 72 | 0 | 184 | 0 | 798 | 0 | 202 | 0 | 0 | 0 | 23 |  |  | 6 |  | 1
2021-10-19 | A67589 | 1 | 저탄소 | AE8617HG |  | Si 탈산 | B | 1 | 58 | 53150 | 192.12 | D | A | A |  | 1 | 1 |  | 1540 | 1561 | 11800 |  |  | 11800 | 116.22 | 12 | 101532 | 1631 | 333 | Y | 161 | 58 | [7 empty] | 정용태 | 3 | [6 empty] | 105.85 | 12-8 | 0 | 382.17 | A |  | 1631 | 3 | 0.21 | 1596 | 1.21 | 84 | 40 | 304 | 5:04 | 16 | 17 | 116 | 0 |  | 0 |  | 500 | N2 | 2021-10-19 15:16 | 2021-10-19 15:29 | 13 | 2021-10-19 15:14 | 15 |  |  |  |  | Y |  |  |  | Y | [5 empty] | 0 | 174.95 | [23 empty] | 0 | 5.62 | A | [9 empty] | 0 | 412 | 0 | 41 | 0 | 233 | 0 | 792 | 0 | 397 | 0 | 0 | 0 | 0
2021-10-19 | B66986 | 2 | 저탄소 | AE8617HG | TUNDISH교체 | Si 탈산 | B | 35 | 77 | 52250 | 66.62 | D | D | D |  | 1 | 1 |  | 1555 | 1553 | 6200 |  |  | 6200 | 61.06 | 12 | 101532 | 1633 |  | Y | 35 | 29 | [7 empty] | 김규완 | 3 | [6 empty] | 101.6 | 12-1 | 21.97 | 122.91 | A |  | 1633 | 3 | 0.21 | 1603 | 0.94 | 91 | 36 | 261 | 4:21 | 16 | 21 | 115 | 0 |  | 0 |  | 500 | N2 | 2021-10-19 13:58 | 2021-10-19 14:29 | 27 | 2021-10-19 13:58 | 27 |  |  |  |  | Y |  |  |  | Y | [5 empty] | 0 | 201.44 | [19 empty] | 2.73 | 2.07 |  |  | 3.51 | 0 | B | [9 empty] | 493 | 0 | 0 | 41 | 0 | 85 | 0 | 700 | 0 | 202 | 0 | 0 | 0 | 52 |  |  |  |  | 1
2021-10-19 | A67590 | 1 | 중탄소 | AE15B34M |  | Si 탈산 | B | 29 | 27 | 52300 | 108.58 | D | A |  | A | 1 |  | 1 | 1530 | 1586 | 5000 |  |  | 5000 | 53.25 | 12 | 93900 | 1634 |  | Y | 52 | 30 | [7 empty] | 정용태 | 3 | [6 empty] | 95.5 | 12-4 | 135.32 | 54.57 | A |  | 1614 | 1 | 0.5 | 1552 | 0 | 55 | 23 | 279 | 4:39 | 15 | 15 | 0 | 87 |  | 67.07 | 0 | 0 | AR | 2021-10-19 15:16 | 2021-10-19 15:29 | 13 | 2021-10-19 14:58 | 31 |  |  |  |  | N | [8 empty] | 5 | 14.84 | 0 | [23 empty] | 0.35 | 0.35 | A | [9 empty] | 41 | 0 | 816 | 63 | 0 | 108 | 0 | 397 | 0 | 0 | 0 | 0 | 154 | 54 |  |  | 6
2021-10-19 | B66987 | 2 | 중탄소 | AE15B34M |  | Si 탈산 | B | 16 | 73 | 54050 | 87.05 | A | A |  | A | 1 |  | 1 | 1540 | 1531 | 6200 |  |  | 6200 | 66.03 | 12 | 93900 | 1624 |  | Y | 42 | 30 | [7 empty] | 임현진 | 2 |  |  |  |  | Y |  | 95.25 | 11-5 | 264.14 | 0 | A |  | 1603 | 1 | 0.44 | 1550 | 1.41 | 53 | 18 | 226 | 3:46 | 15 | 15 | 0 | 88 |  | 28.57 | 0 | 0 | AR | 2021-10-19 16:11 | 2021-10-19 16:29 | 18 | 2021-10-19 15:58 | 31 |  |  |  |  | N | [8 empty] | 4.5 | 7.74 | 0 | [23 empty] | 0.18 | 0.18 | A | [9 empty] | 33 | 0 | 435 | 79 | 0 | 31 | 0 | 646 | 0 | 199 | 0 | 0 | 111 | 29
2021-10-19 | A67591 | 1 | 저탄소 | AE8617HG |  | Si 탈산 | B | 32 | 47 | 53350 | 76.13 | A | A | A |  | 1 | 1 |  | 1540 | 1559 | 6400 |  |  | 6400 | 63.03 | 12 | 101532 | 1631 |  | Y | 45 | 32 | [7 empty] | 정용태 | 3 |  |  | Y |  |  |  | 105.25 | 12-10 | 0 | 179.26 | A |  | 1631 | 3 | 0.22 | 1586 | 1.5 | 74 | 28 | 294 | 4:54 | 16 | 17 | 117 | 0 |  | 0 |  | 999 | N2 | 2021-10-19 16:17 | 2021-10-19 16:42 | 25 | 2021-10-19 16:15 | 27 |  |  |  |  | Y |  |  |  | Y | [5 empty] | 0 | 197.7 | [23 empty] | 0 | 2.91 | A | [9 empty] | 600 | 29 | 121 | 101 | 0 | 204 | 0 | 693 | 0 | 496 | 0 | 0 | 48 | 31
2021-10-19 | B66988 | 2 | 중탄소 | AE15B34M |  | Si 탈산 | B | 18 | 53 | 53700 | 78.03 | A | A |  | A | 1 |  | 1 | 1540 | 1557 | 6000 |  |  | 6000 | 61.16 | 12 | 98100 | 1636 |  | Y | 41 | 30 | [7 empty] | 박용우 | 2 |  |  |  |  | N |  | 104.5 | 12-8 | 196.04 | 0 | A |  | 1623 | 1 | 0.46 | 1566 | 1.88 | 69 | 28 | 280 | 4:40 | 15 | 16 | 0 | 89 |  | 37.93 | 0 | 0 | AR | 2021-10-19 17:07 | 2021-10-19 17:30 | 24 | 2021-10-19 16:56 | 34 |  |  |  |  | N | [8 empty] | 4.5 | 9.67 | 0 | [23 empty] | 0.22 | 0.22 | A | [9 empty] | 91 | 0 | 723 | 94 | 0 | 32 | 0 | 502 | 0 | 102 | 0 | 0 | 100 | 25 |  |  | 6
2021-10-19 | A67592 | 1 | 저탄소 | AE8617HG |  | Si 탈산 | B | 36 | 35 | 53650 | 64.93 | A | A | A |  | 1 | 1 |  | 1540 | 1576 | 5100 |  |  | 5100 | 50.23 | 12 | 101532 | 1626 |  | Y | 37 | 27 | [7 empty] | 정용태 | 2 | [6 empty] | 100.1 | 12-7 | 0 | 145.92 | A |  | 1626 | 3 | 0.22 | 1590 | 1.38 | 78 | 26 | 262 | 4:22 | 16 | 17 | 118 | 0 |  | 0 |  | 999 | N2 | 2021-10-19 17:08 | 2021-10-19 17:52 | 44 | 2021-10-19 17:06 | 46 |  |  |  |  | Y |  |  |  | Y | [5 empty] | 0 | 175.92 | [23 empty] | 0 | 0.13 | A | [9 empty] | 377 | 49 | 587 | 36 | 0 | 226 | 0 | 837 | 0 | 497 | 0 | 0 | 47 | 22
2021-10-19 | B66989 | 2 | 중탄소 | AE15B34M |  | Si 탈산 | B | 6 | 55 | 50300 | 82.43 | A | A |  | A | 1 |  | 1 | 1540 | 1548 | 6600 |  |  | 6600 | 68.01 | 12 | 97050 | 1640 |  | Y | 40 | 34 | [7 empty] | 임현진 | 2 |  |  |  |  | Y |  |  |  | 184.98 | 0 | A |  | 1628 | 1 | 0.49 | 1569 | 1.48 | 72 | 34 | 319 | 5:19 | 15 | 16 | 0 | 90 |  | 62.92 | 0 | 0 | AR | 2021-10-19 18:12 | 2021-10-19 18:37 | 25 | 2021-10-19 18:01 | 36 |  |  |  |  | N | [8 empty] | 5 | 14.87 | 0 | [23 empty] | 0.42 | 0.42 | A | [9 empty] | 14 | 0 | 565 | 93 | 0 | 34 | 0 | 1161 | 0 | 304 | 0 | 0 | 308 | 16 |  |  | 6
2021-10-19 | A67593 | 1 | 저탄소 | AE8617HG |  | Si 탈산 | B | 29 | 28 | 52100 | 74.53 | A | A | A |  | 1 | 1 |  | 1540 | 1547 | 5900 |  |  | 5900 | 58.11 | 12 | 101532 | 1627 |  | Y | 41 | 30 | [7 empty] | 정용태 | 3 | [6 empty] | 99.35 | 12-8 | 0 | 168.55 | A |  | 1627 | 3 | 0.23 | 1594 | 1.03 | 82 | 29 | 286 | 4:46 | 16 | 17 | 119 | 0 |  | 0 |  | 999 | N2 | 2021-10-19 18:20 | 2021-10-19 19:02 | 42 | 2021-10-19 18:18 | 44 |  |  |  |  | Y |  |  |  | Y | [5 empty] | 0 | 250.99 | [23 empty] | 0 | 0.2 | A | [9 empty] | 407 | 0 | 0 | 29 | 0 | 211 | 0 | 891 | 0 | 496 | 0 | 0 | 47 | 12
2021-10-19 | B66990 | 2 | 중탄소 | AE15B34M |  | Si 탈산 | B | 35 | 78 | 50450 | 83.05 | A | A |  | A | 1 |  | 1 | 1540 | 1524 | 7400 |  |  | 7400 | 75.43 | 12 | 98100 | 1621 | 345 | Y | 46 | 36 | [7 empty] | 임현진 | 2 |  |  |  |  | Y |  |  |  | 169.53 | 0 | A |  | 1619 | 1 | 0.43 | 1551 | 1.96 | 54 | 20 | 304 | 5:04 | 15 | 16 | 0 | 91 |  | 52.95 | 0 | 0 | AR | 2021-10-19 19:13 | 2021-10-19 19:40 | 27 | 2021-10-19 19:03 | 36 |  |  |  |  | N | [8 empty] | 5 | 13.31 | 0 | [23 empty] | 0.31 | 0.31 | A | [9 empty] | 56 | 0 | 589 | 72 | 0 | 36 | 0 | 497 | 0 | 0 | 0 | 0 | 56 | 13 |  |  | 6
2021-10-19 | A67594 | 1 | 저탄소 | AE8617HG |  | Si 탈산 | B | 1 | 59 | 53000 | 76.97 | A | A | A |  | 1 | 1 |  | 1540 | 1554 | 5800 |  |  | 5800 | 57.12 | 12 | 101532 | 1645 |  | Y | 46 | 29 | [7 empty] | 정용태 | 2 | [6 empty] | 103.15 | 12-5 | 0 | 169.63 | A |  | 1645 | 3 | 0.24 | 1599 | 1.59 | 87 | 29 | 277 | 4:37 | 16 | 17 | 120 | 0 |  | 0 |  | 999 | N2 | 2021-10-19 19:26 | 2021-10-19 20:23 | 57 | 2021-10-19 19:23 | 59 |  |  |  |  | Y |  |  |  | Y | [5 empty] | 0 | 203.83 | [23 empty] | 0 | 0.13 | B | [9 empty] | 416 | 0 | 507 | 32 | 0 | 274 | 0 | 595 | 0 | 397 | 0 | 0 | 55 | 40
2021-10-19 | B66991 | 2 | 중탄소 | AE15B34M |  | Si 탈산 | B | 16 | 74 | 53000 | 81.78 | A | A |  | A | 1 |  | 1 | 1540 | 1550 | 6200 |  |  | 6200 | 63.2 | 12 | 98100 | 1625 |  | Y | 43 | 32 | [7 empty] | 임현진 | 2 |  |  |  |  | Y |  |  |  | 187.54 | 0 | A |  | 1615 | 1 | 0.47 | 1556 | 0 | 59 | 18 | 282 | 4:42 | 15 | 16 | 0 | 92 | 50 | 46.08 | 0 | 0 | AR | 2021-10-19 20:10 | 2021-10-19 20:43 | 34 | 2021-10-19 19:59 | 44 |  |  |  |  | N | [8 empty] | 5 | 10.55 | 0 | [23 empty] | 0.2 | 0.2 | A | [9 empty] | 97 | 0 | 600 | 61 | 0 | 0 | 0 | 501 | 0 | 0 | 0 | 0 | 80 | 44 |  |  | 6
2021-10-19 | A67595 | 1 | 저탄소 | AE8617HG |  | Si 탈산 | B | 32 | 48 | 51600 | 72.33 | A | A | A |  | 1 | 1 |  | 1540 | 1555 | 5600 |  |  | 5600 | 66.19 | 10 | 84610 | 1622 |  | Y | 38 | 29 | [7 empty] | 정용태 | 3 |  |  |  |  | Y |  | 98.05 | 12-2 | 0 | 182.16 | A |  | 1622 | 3 | 0.24 | 1586 | 1.13 | 74 | 20 | 312 | 5:12 | 16 | 17 | 121 | 0 |  | 0 |  | 999 | N2 | 2021-10-19 21:00 | 2021-10-19 21:40 | 40 | 2021-10-19 20:57 | 43 |  |  |  |  | Y |  |  |  | Y | [5 empty] | 0 | 220.74 | [23 empty] | 18.75 | 0.18 | B | [9 empty] | 256 | 0 | 702 | 30 | 0 | 270 | 0 | 942 | 0 | 498 | 0 | 0 | 47 | 12
2021-10-19 | B66992 | 2 | 중탄소 | AE15B34M | TUNDISH교체전 | Si 탈산 | B | 18 | 54 | 51250 | 96.7 | A | A |  | A | 1 |  | 1 | 1540 | 1539 | 8000 |  |  | 8000 | 81.55 | 12 | 98100 | 1635 | 338 | Y | 47 | 42 | [7 empty] | 임현진 | 2 |  |  |  |  | Y |  | 100.15 | 12-3 | 295.18 | 0 | A |  | 1642 | 1 | 0.46 | 1575 | 0 | 78 | 38 | 319 | 5:19 | 15 | 16 | 0 | 93 |  | 52.76 | 0 | 0 | AR | 2021-10-19 21:28 | 2021-10-19 21:46 | 18 | 2021-10-19 21:16 | 30 |  |  |  |  | N | [8 empty] | 5 | 14.37 | 0 | [23 empty] | 0.38 | 0.38 | A | [9 empty] | 113 | 0 | 509 | 81 | 0 | 36 | 0 | 793 | 0 | 0 | 0 | 0 | 103 | 12 |  |  | 6
2021-10-19 | A67596 | 1 | 중탄소 | SF40CVM2 | TUNDISH교체 | Al 탈산 | B | 36 | 36 | 52200 | 83.08 | A | A | C |  | 1 | 1 |  | 1530 | 1568 | 6000 |  |  | 6000 | 59.09 | 12 | 101532 | 1640 | 365 | Y | 42 | 29 | [7 empty] | 정용태 | 2 | [6 empty] | 105.85 | 13-3 | 0 | 166.23 | A |  | 1633 | 3 | 0.25 | 1586 | 1.18 | 89 | 29 | 348 | 5:48 | 15 | 20 | 122 | 0 |  | 0 |  | 800 | N2 | 2021-10-19 22:11 | 2021-10-19 23:09 | 59 | 2021-10-19 22:09 | 61 |  |  |  |  | Y |  |  |  | Y | [5 empty] | 0 | 283.24 | [19 empty] | 2.2 |  |  |  | 0 | 0.29 | A | [9 empty] | 32 | 0 | 918 | 17 | 0 | 199 | 0 | 396 | 0 | 300 | 0 | 0 | 0 | 57 |  |  |  |  | 1
2021-10-19 | B66993 | 2 | 저탄소 | AE8617HG | TUNDISH교체전 | Si 탈산 | B | 6 | 56 | 50150 | 96.87 | A | A |  | C | 1 |  | 1 | 1555 | 1551 | 8200 |  |  | 8200 | 80 | 14 | 102502 | 1647 |  | Y | 48 | 44 | [7 empty] | 임현진 | 2 |  |  |  |  | Y |  | 102.95 | 12-6 | 0 | 236.36 | A |  | 1653 | 1 | 0.52 | 1586 | 1.63 | 74 | 32 | 224 | 3:44 | 18 | 18 | 0 | 94 |  | 209.14 | 0 | 0 | N2 | 2021-10-19 22:40 | 2021-10-19 22:59 | 19 | 2021-10-19 22:25 | 33 |  |  |  |  | Y | [8 empty] | 4.2 | 0 | 44.06 | [23 empty] | 0.79 | 0.79 | A | [9 empty] | 820 | 0 | 238 | 41 | 0 | 47 | 0 | 616 | 0 | 0 | 0 | 0 | 0 | 21 |  |  | 4
2021-10-19 | A67597 | 1 | 중탄소 | SF40CVM2 |  | Al 탈산 | B | 29 | 29 | 52500 | 89.6 | A | C | C |  | 1 | 1 |  | 1530 | 1589 | 4700 |  |  | 4700 | 46.29 | 12 | 101532 | 1598 | 0 | Y | 51 | 32 | [7 empty] | 양성호 | 2 | [6 empty] | 100.05 | 12-9 | 0 | 169.46 | A |  | 1607 | 3 | 0.24 | 1568 | 1.08 | 71 | 26 | 320 | 5:20 | 15 | 18 | 123 | 0 |  | 0 |  | 700 | N2 | 2021-10-19 23:13 | 2021-10-20 00:11 | 58 | 2021-10-19 23:11 | 60 |  |  |  |  | Y |  |  |  | Y | [5 empty] | 0 | 244.03 | [23 empty] | 0 | 0.12 | A | [9 empty] | 0 | 0 | 774 | 74 | 0 | 191 | 0 | 594 | 0 | 401 | 0 | 0 | 0 | 9
2021-10-19 | B66994 | 2 | 저탄소 | SMN415M | TUNDISH교체 | Al 탈산 | B | 35 | 79 | 50200 | 101.1 | C | C |  | C | 1 |  | 1 | 1555 | 1577 | 8100 |  |  | 8100 | 92.55 | 10 | 87520 | 1682 |  | Y | 45 | 40 | [7 empty] | 추창도 | 2 |  |  |  |  | Y |  | 102.2 | 12-1 | 168.16 | 0 | A |  | 1680 | 1 | 0.57 | 1598 | 1.79 | 83 | 25 | 755 | 12:35 | 15 | 17 | 0 | 95 |  | 75.21 | 0 | 0 | AR | 2021-10-19 23:50 | 2021-10-20 00:27 | 37 | 2021-10-19 23:36 | 51 |  |  |  |  | N | [9 empty] | 20.74 | 0 | 감압시간13분 첫차지 극진시간미달 | [15 empty] | 1.2 |  |  | 2.27 | 1.87 |  |  | 0.12 | 0.12 | A | [9 empty] | 0 | 0 | 1111 | 577 | 0 | 423 | 0 | 1292 | 0 | 410 | 0 | 0 | 0 | 12 |  |  | 9 |  | 1
2021-10-19 | A67598 | 1 | 중탄소 | SF40CVM2 |  | Al 탈산 | B | 1 | 60 | 52600 | 73.63 | C | C | C |  | 1 | 1 |  | 1530 | 1542 | 5700 |  |  | 5700 | 56.14 | 12 | 101532 | 1612 |  | Y | 40 | 28 | [7 empty] | 양성호 | 2 | [6 empty] | 97.65 | 11-10 | 0 | 94.92 | A |  | 1616 | 3 | 0.27 | 1575 | 1.28 | 78 | 30 | 292 | 4:52 | 15 | 16 | 124 | 0 |  | 0 |  | 800 | N2 | 2021-10-20 00:25 | 2021-10-20 01:09 | 44 | 2021-10-20 00:23 | 47 |  |  |  |  | Y |  |  |  | Y | [5 empty] | 0 | 229.43 | [23 empty] | 0 | 0.13 | A | [9 empty] | 109 | 0 | 862 | 49 | 0 | 152 | 0 | 795 | 0 | 498 | 0 | 0 | 74 | 0
2021-10-19 | B66995 | 2 | 저탄소 | SMN415M |  | Al 탈산 | B | 16 | 75 | 52950 | 134.9 | C | C |  | C | 1 |  | 1 | 1555 | 1566 | 7700 |  |  | 7700 | 73.32 | 12 | 105024 | 1646 |  | Y | 67 | 43 | [7 empty] | 추창도 | 2 | [8 empty] | 258.12 | 0 | A |  |  | 1 | 0.53 | 1596 |  | 81 | 35 | 601 | 10:01 | 15 | 14 |  |  | 20 | 0 | 0 |  | AR | 2021-10-20 01:39 | 2021-10-20 01:34 | -4 | 2021-10-20 01:09 | 25 |  |  |  |  | N | [8 empty] | 4.5 | 0.11 | 0 | [20 empty] | 1.56 |  |  | 0.15 | 0.15 | A | [9 empty] | 0 | 0 | 1155 | 438 | 0 | 562 | 0 | 2001 | 0 | 614 | 0 | 0 | 103 | 10
2021-10-19 | A67599 | 1 | 중탄소 | SF40CVM2 |  | Al 탈산 | B | 32 | 49 | 51600 | 71.67 | C | C | C |  | 1 | 1 |  | 1530 | 1564 | 5400 |  |  | 5400 | 58.02 | 11 | 93071 | 1616 |  | Y | 40 | 28 | [7 empty] | 양성호 | 2 | [6 empty] | 104.8 | 12-9 | 0 | 254.21 | A |  | 1612 | 3 | 0.27 | 1573 | 1.3 | 76 | 31 | 345 | 5:45 | 15 | 16 | 125 | 0 |  | 0 |  | 700 | N2 | 2021-10-20 01:26 | 2021-10-20 02:07 | 42 | 2021-10-20 01:24 | 44 |  |  |  |  | Y |  |  |  | Y | [5 empty] | 0 | 202.58 | [23 empty] | 0.14 | 0 | A | [9 empty] | 0 | 0 | 755 | 61 | 0 | 152 | 0 | 751 | 0 | 495 | 0 | 0 | 97 | 0
2021-10-19 | B66996 | 2 | 저탄소 | SMN415M |  | Al 탈산 | B | 18 | 55 | 50650 | 124.63 | C | C |  | C | 1 |  | 1 | 1555 | 1532 | 7700 |  |  | 7700 | 73.32 | 12 | 105024 | 1643 |  | Y | 43 | 38 | [7 empty] | 추창도 | 2 | [6 empty] | 101.25 | 12-4 | 232.69 | 0 | A |  | 1646 | 1 | 0.53 | 1575 | 1.43 | 60 | 24 | 398 | 6:38 | 15 | 16 | 0 | 97 | 30 | 27.95 | 0 | 0 | AR | 2021-10-20 02:48 | 2021-10-20 02:45 | -3 | 2021-10-20 02:06 | 39 |  |  |  |  | N | [8 empty] | 5 | 9.6 | 0 | [20 empty] | 1.54 |  |  | 0.11 | 0.11 | A | [9 empty] | 0 | 0 | 1118 | 450 | 0 | 388 | 0 | 1112 | 0 | 404 | 0 | 0 | 56 | 0
2021-10-19 | A67600 | 1 | 중탄소 | SF40CVM2 |  | Al 탈산 | B | 36 | 37 | 51100 | 67.37 | C | C | C |  | 1 | 1 |  | 1530 | 1567 | 5200 |  |  | 5200 | 55.87 | 11 | 93071 | 1615 |  | Y | 37 | 29 | [7 empty] | 양성호 | 2 | [8 empty] | 0.01 | 1.87 | A |  | 1611 | 3 | 0.27 | 1574 | 1.32 | 77 | 36 | 332 | 5:32 | 15 | 15 | 126 | 0 |  | 0 |  | 800 | N2 | 2021-10-20 02:38 | 2021-10-20 03:11 | 32 | 2021-10-20 02:36 | 34 |  |  |  |  | Y |  |  |  | Y | [5 empty] | 0 | 197.98 | [23 empty] | 0 | 0.15 | A | [9 empty] | 61 | 0 | 740 | 62 | 0 | 155 | 0 | 696 | 0 | 455 | 0 | 0 | 184 | 66
2021-10-19 | B66997 | 2 | 저탄소 | SMN415M |  | Al 탈산 | B | 6 | 57 | 49150 | 103.8 | C | C |  | C | 1 |  | 1 | 1555 | 1564 | 7100 |  |  | 7100 | 81.12 | 10 | 87520 | 1647 |  | N | 42 | 37 | [7 empty] | 추창도 | 2 | [6 empty] | 103.15 | 12-6 | 173.36 | 0 | A |  | 1649 | 1 | 0.52 | 1588 | 1.53 | 73 | 24 | 354 | 5:54 | 15 | 16 | 0 | 98 |  | 32.08 | 0 | 0 | AR | 2021-10-20 03:41 | 2021-10-20 03:54 | 13 | 2021-10-20 03:14 | 40 |  |  |  |  | N | [8 empty] | 3.8 | 9.83 | 0 | [20 empty] | 1.26 |  |  | 0.19 | 0.19 | A | [9 empty] | 0 | 0 | 1015 | 630 | 0 | 322 | 0 | 801 | 0 | 411 | 0 | 0 | 0 | 0
2021-10-19 | A67601 | 1 | 중탄소 | SF40CVM2 |  | Al 탈산 | B | 29 | 30 | 52400 | 69.95 | C | C | C |  | 1 | 1 |  | 1530 | 1558 | 4800 |  |  | 4800 | 56.73 | 10 | 84610 | 1600 |  | Y | 39 | 34 | [7 empty] | 양성호 | 2 | [6 empty] | 103.75 | 13-2 | 0 | 94.02 | A |  | 1600 | 3 | 0.3 | 1564 | 1.24 | 67 | 31 | 302 | 5:02 | 15 | 16 | 127 | 0 |  | 0 |  | 650 | N2 | 2021-10-20 03:41 | 2021-10-20 04:14 | 33 | 2021-10-20 03:39 | 35 |  |  |  |  | Y |  |  |  | Y | [5 empty] | 0 | 174.76 | [23 empty] | 0.2 | 0 | A | [9 empty] | 0 | 0 | 700 | 69 | 0 | 156 | 0 | 693 | 0 | 396 | 0 | 0 | 95 | 33
2021-10-19 | B66998 | 2 | 저탄소 | SMN415M |  | Al 탈산 | B | 35 | 80 | 49450 | 100.63 | C | C |  | C | 1 |  | 1 | 1555 | 1550 | 7200 |  |  | 7200 | 68.56 | 12 | 105024 | 1649 |  | Y | 43 | 38 | [7 empty] | 추창도 | 2 | [6 empty] | 103.05 | 12-1 | 130.74 | 0 | A |  | 1647 | 1 | 0.61 | 1585 | 1.45 | 70 | 29 | 596 | 9:56 | 15 | 15 | 0 | 99 |  | 31 | 0 | 0 | AR | 2021-10-20 04:39 | 2021-10-20 04:57 | 18 | 2021-10-20 04:19 | 38 |  |  |  |  | N | [8 empty] | 4.5 | 11.84 | 0 | [20 empty] | 1.42 |  |  | 0.29 | 0.29 | A | [9 empty] | 0 | 0 | 1116 | 574 | 0 | 313 | 0 | 900 | 0 | 409 | 0 | 0 | 0 | 0
2021-10-19 | A67602 | 1 | 중탄소 | SF40CVM2 |  | Al 탈산 | B | 1 | 61 | 52200 | 74.18 | C | C | C |  | 1 | 1 |  | 1530 | 1543 | 5200 |  |  | 5200 | 61.46 | 10 | 84610 | 1609 | 732 | Y | 40 | 29 | [7 empty] | 양성호 | 2 | [6 empty] | 103.15 | 12-5 | 0 | 168.57 | A |  | 1602 | 3 | 0.32 | 1566 | 1.13 | 69 | 28 | 307 | 5:07 | 15 | 16 | 128 | 0 |  | 0 |  | 800 | N2 | 2021-10-20 04:49 | 2021-10-20 05:17 | 28 | 2021-10-20 04:46 | 30 |  |  |  |  | Y |  |  |  | Y | [5 empty] | 0 | 180.62 | [23 empty] | 0.15 | 0 | A | [9 empty] | 98 | 0 | 830 | 39 | 0 | 167 | 0 | 598 | 0 | 396 | 0 | 0 | 86 | 0
2021-10-19 | B66999 | 2 | 저탄소 | SMN415M |  | Al 탈산 | B | 16 | 76 | 52350 | 100.4 | C | C |  | C | 1 |  | 1 | 1555 | 1569 | 6400 |  |  | 6400 | 73.13 | 10 | 87520 | 1657 |  | Y | 39 | 33 | [7 empty] | 추창도 | 2 | [6 empty] | 97.25 | 11-7 | 125.88 | 0 | A |  | 1649 | 1 | 0.54 | 1584 | 1.43 | 69 | 32 | 352 | 5:52 | 15 | 16 | 0 | 100 |  | 24.61 | 0 | 0 | AR | 2021-10-20 05:40 | 2021-10-20 06:00 | 20 | 2021-10-20 05:15 | 45 | [14 empty] | 7.74 | 0 | [20 empty] | 1.24 |  |  | 0.46 | 0.46 | A | [9 empty] | 0 | 0 | 1111 | 543 | 0 | 323 | 0 | 801 | 0 | 403 | 0 | 0 | 112 | 0
2021-10-19 | A67603 | 1 | 중탄소 | SF40CVM2 | 연주종료 | Al 탈산 | B | 32 | 50 | 52100 | 74.6 | C | C | C |  | 1 | 1 |  | 1530 | 1540 | 5300 |  |  | 5300 | 56.33 | 12 | 94084 | 1613 |  | Y | 37 | 26 | [7 empty] | 양성호 | 2 |  | Y |  |  |  |  | 95.7 | 11-10 | 0.01 | 210.66 | A |  | 1602 | 3 | 0.31 | 1566 | 1 | 69 | 28 | 333 | 5:33 | 15 | 20 | 129 | 0 |  | 0 |  | 999 | N2 | 2021-10-20 05:50 | 2021-10-20 06:17 | 27 | 2021-10-20 05:48 | 29 |  |  |  |  | Y |  |  |  | Y | [5 empty] | 0 | 249.03 | [23 empty] | 0.14 | 0 | A | [9 empty] | 117 | 0 | 828 | 58 | 0 | 175 | 0 | 497 | 0 | 300 | 0 | 0 | 0 | 19
2021-10-19 | B67000 | 2 | 저탄소 | SMN415M |  | Al 탈산 | B | 18 | 56 | 50650 | 89.77 | C | C |  | D | 1 |  | 1 | 1555 | 1549 | 6800 |  |  | 6800 | 64.75 | 12 | 105024 | 1652 |  | Y | 41 | 35 | [15 empty] | 94.25 | 11-7 | 146.03 | 0 | A |  | 1647 | 1 | 0.68 | 1578 | 1.59 | 63 | 27 | 313 | 5:13 | 15 | 16 | 0 | 101 |  | 72.19 | 0 | 0 | AR | 2021-10-20 06:28 | 2021-10-20 06:56 | 29 | 2021-10-20 06:16 | 41 | [14 empty] | 16.61 | 0 | [20 empty] | 1.11 |  |  | 0.09 | 0.09 | A | [9 empty] | 0 | 0 | 909 | 664 | 0 | 313 | 0 | 800 | 0 | 408 | 0 | 0 | 99 | 0
2021-10-19 | A67604 | 1 | 저탄소 | SCM415C2 |  | Al 탈산 | I | 36 | 38 | 51000 | 80.13 | C | D | D |  | 1 | 1 |  | 1545 | 1544 | 6800 |  |  | 6800 | 70.39 | 14 | 96600 | 1638 |  | INGOT | 40 | 33 | [7 empty] | 양성호 | [7 empty] | 102.15 | 12-9 | 27.38 | 169.87 | A |  | 1635 | 3 | 0.29 | 1591 | 1.13 | 75 |  | 308 | 5:08 | 20 | 20 | 130 | 0 |  | 0 |  | 600 | N2 | 2021-10-20 06:55 |  | 32 | 2021-10-20 06:53 | [5 empty] | Y |  |  |  | Y | [5 empty] | 0 | 270.2 | [18 empty] | 0.9 |  |  |  |  | 0.04 | 0 | A | [9 empty] | 695 | 515 | 0 | 0 | 0 | 178 | 0 | 704 | 0 | 396 | 0 | 0 | 63 | 0
2021-10-20 | B67021 | 2 | 저탄소 | SMN415M |  | Al 탈산 | B | 6 | 58 | 50000 | 91.57 | D | D |  | D | 1 |  | 1 | 1555 | 1547 | 6800 |  |  | 6800 | 64.75 | 12 | 105024 | 1643 |  | Y | 46 | 38 | [15 empty] | 98.2 | 12-1 | 143.94 | 0 | A |  | 1630 | 1 | 0.64 | 1569 | 0 | 54 | 22 | 469 | 7:49 | 15 | 16 | 0 | 102 |  | 72.4 | 0 | 0 | AR | 2021-10-20 07:39 | 2021-10-20 07:57 | 18 | 2021-10-20 07:30 | 28 |  |  |  |  | N | [8 empty] | 4.5 | 18.24 | 0 | [20 empty] | 1.24 |  |  | 0.07 | 0.07 | A | [9 empty] | 0 | 0 | 1114 | 572 | 0 | 346 | 0 | 1314 | 0 | 204 | 0 | 0 | 53 | 10
2021-10-20 | A67605 | 1 | 중탄소 | SCM440I |  | Al 탈산 | I | 29 | 31 | 52400 | 82.67 | D | D | D |  | 1 | 1 |  | 1545 | 1515 | 6900 |  |  | 6900 | 79.31 | 6 | 87000 | 1630 |  | INGOT | 42 | 32 | [7 empty] | 김덕진 |  |  |  | Y |  |  |  | 99.55 | 12-8 | 223.03 | 0.19 | A |  | 1622 | 3 | 0.31 | 1572 | 1.28 | 77 |  | 253 | 4:13 | 20 | 20 | 131 | 0 |  | 0 |  | 600 | AR | 2021-10-20 07:56 |  | 42 | 2021-10-20 07:53 | [5 empty] | Y |  |  |  | Y | [5 empty] | 145.22 | 110.86 | [18 empty] | 1 |  |  |  |  | 0.23 | 0 | A | [9 empty] | 1318 | 37 | 0 | 14 | 0 | 73 | 0 | 497 | 0 | 299 | 0 | 0 | 0 | 9
2021-10-20 | B67022 | 2 | 저탄소 | SMN415M |  | Al 탈산 | B | 5 | 26 | 53000 | 99.22 | D | D |  | D | 1 |  | 1 | 1555 | 1551 | 7400 |  |  | 7400 | 84.55 | 10 | 87520 | 1638 |  | Y | 48 | 37 | [7 empty] | 김규완 | 2 | [6 empty] | 101.1 | 12-10 | 118.69 | 0 | A |  | 1639 | 1 | 0.68 | 1639 | 0 | 124 | 16 | 317 | 5:17 | 15 | 16 | 0 | 103 | 80 | 82.38 | 0 | 0 | AR | 2021-10-20 08:43 | 2021-10-20 08:58 | 14 | 2021-10-20 08:30 | 27 |  |  |  |  | N | [8 empty] | 3.2 | 19.41 | 0 | [20 empty] | 1.35 |  |  | 0 | 0 | A | [9 empty] | 0 | 0 | 814 | 811 | 0 | 331 | 0 | 994 | 0 | 206 | 0 | 0 | 0 | 0
2021-10-20 | A67606 | 1 | 중탄소 | SM48CH | TUNDISH교체 | Si 탈산 | B | 1 | 62 | 52500 | 157.72 | D | D |  | D | 1 |  | 1 | 1530 | 1587 | 9000 |  |  | 9000 | 106.37 | 10 | 84610 | 1674 |  | N | 96 | 53 | [7 empty] | 김덕진 |  |  | Y |  |  |  |  | 104.05 | 12-6 | 78.5 | 75.08 | A |  | 1675 | 1 | 0.73 | 1597 | 1.63 | 106 | 38 | 407 | 6:47 | 16 | 21 | 0 | 104 |  | 196.2 | 0 | 0 | N2 | 2021-10-20 10:16 | 2021-10-20 11:23 | 67 | 2021-10-20 09:55 | 88 | [14 empty] | 0.02 | 47.72 | [19 empty] | 2.67 | 2.16 |  |  | 0.69 | 0.69 | A | [9 empty] | 0 | 0 | 125 | 13 | 0 | 159 | 0 | 499 | 0 | 300 | 0 | 0 | 0 | 36 |  |  |  |  | 1
2021-10-20 | B67023 | 2 | 저탄소 | SMN415M | TUNDISH교체전 | Al 탈산 | B | 35 | 81 | 49800 | 66.63 | D | D | D |  | 1 | 1 |  | 1555 | 1558 | 5600 |  |  | 5600 | 63.99 | 10 | 87520 | 1634 |  | Y | 33 | 30 | [7 empty] | 김규완 | 2 | [6 empty] | 99 | 11-7 | 126.73 | 0 | A |  | 1634 | 3 | 0.32 | 1590 | 1.29 | 75 | 27 | 260 | 4:20 | 15 | 17 | 132 | 0 |  | 0 |  | 600 | AR | 2021-10-20 09:14 | 2021-10-20 10:00 | 46 | 2021-10-20 09:13 | 46 | [14 empty] | 130.15 | 94.28 | [20 empty] | 1.27 |  |  | 1.8 | 0 | A | [9 empty] | 0 | 0 | 911 | 761 | 0 | 242 | 0 | 1201 | 0 | 209 | 0 | 0 | 0 | 10
2021-10-20 | B67024 | 2 | 저탄소 | SCM420C2 |  | Al 탈산 | I | 16 | 77 | 51600 | 117.28 | D | D |  | D | 1 |  | 1 | 1560 | 1530 | 10000 |  |  | 10000 | 100.81 | 16 | 99200 | 1669 |  | INGOT | 59 | 49 |  |  | A67605 | 05 |  |  |  | 김규완 |  |  |  | Y |  |  |  | 102 | 12-1 | 0 | 257.58 | A |  | 1684 | 1 | 0.78 | 1611 | 1.51 | 99 |  | 416 | 6:56 | 20 | 21 | 0 | 105 | 250 | 198.23 | 0 | 0 | N2 | 2021-10-20 11:05 |  | 25 | 2021-10-20 10:49 | [5 empty] | Y | [8 empty] | 4 | 0 | 49.51 | [16 empty] | 0.6 |  | 0.7 |  |  |  |  | 0.31 | 0.31 | A | [9 empty] | 1484 | 0 | 0 | 35 | 0 | 247 | 0 | 798 | 0 | 205 | 0 | 0 | 0 | 0
2021-10-20 | B67025 | 2 | 중탄소 | SM48CH |  | Si 탈산 | B | 18 | 57 | 50950 | 100.85 | D | D |  | D | 1 |  | 1 | 1540 | 1575 | 6000 |  |  | 6000 | 59.09 | 12 | 101532 | 1633 |  | Y | 38 | 35 | [7 empty] | 김규완 | 2 | [6 empty] | 96.95 | 11-10 | 0 | 145.43 | A |  | 1619 | 1 | 0.68 | 1556 | 0.19 | 65 | 29 | 415 | 6:55 | 16 | 17 | 0 | 106 |  | 186.61 | 0 | 0 | N2 | 2021-10-20 11:58 | 2021-10-20 12:21 | 23 | 2021-10-20 11:38 | 43 |  |  |  |  | Y | [8 empty] | 4 | 0 | 40.61 | [23 empty] | 0.59 | 0.59 | A | [9 empty] | 16 | 0 | 0 | 31 | 0 | 0 | 0 | 805 | 0 | 207 | 0 | 0 | 117 | 70 |  |  | 6
2021-10-20 | B67026 | 2 | 중탄소 | SM48CH |  | Si 탈산 | B | 5 | 27 | 54050 | 92.62 | D | D |  | D | 1 |  | 1 | 1540 | 1561 | 5800 |  |  | 5800 | 68.55 | 10 | 84610 | 1625 | 338 | Y | 41 | 36 | [7 empty] | 김규완 | 2 |  |  |  |  | Y |  | 94.25 | 12-3 | 0.3 | 83.63 | A |  | 1623 | 1 | 0.77 | 1552 | 1.62 | 61 | 26 | 399 | 6:39 | 16 | 17 | 0 | 107 | 180 | 173.74 | 0 | 0 | N2 | 2021-10-20 13:06 | 2021-10-20 13:21 | 15 | 2021-10-20 12:52 | 30 |  |  |  |  | Y | [8 empty] | 4.5 | 0 | 38.03 | [23 empty] | 0.61 | 0.61 | A | [9 empty] | 0 | 0 | 0 | 11 | 0 | 0 | 0 | 701 | 0 | 207 | 0 | 0 | 67 | 38 |  |  | 4
2021-10-20 | B67027 | 2 | 중탄소 | SM48CH |  | Si 탈산 | B | 35 | 82 | 49800 | 97.23 | D | D |  | B | 1 |  | 1 | 1540 | 1561 | 5200 |  |  | 5200 | 51.22 | 12 | 101532 | 1626 |  | Y | 37 | 29 | [7 empty] | 김규완 | 2 |  |  |  |  | Y |  | 100.8 | 11-9 | 0.36 | 41.1 | A |  | 1621 | 1 | 0.8 | 1549 | 0 | 58 | 28 | 668 | 11:08 | 16 | 17 | 0 | 108 |  | 88.75 | 0 | 0 | N2 | 2021-10-20 14:11 | 2021-10-20 14:21 | 10 | 2021-10-20 13:51 | 30 |  |  |  |  | N | 크레인간섭 | [7 empty] | 3.5 | 0 | 24.45 | [23 empty] | 0.24 | 0.24 | A | [9 empty] | 0 | 0 | 250 | 13 | 0 | 0 | 0 | 706 | 0 | 206 | 0 | 0 | 138 | 47 |  |  | 4
2021-10-20 | B67028 | 2 | 중탄소 | SM48CH |  | Si 탈산 | B | 1 | 63 | 53100 | 88.35 | D | B |  | B | 1 |  | 1 | 1540 | 1520 | 6400 |  |  | 6400 | 63.03 | 12 | 101532 | 1617 |  | Y | 44 | 33 |  |  | B67025 | 05 |  |  |  | 김규완 | 2 |  |  | Y |  | Y |  | 96.2 | 11-8 | 0 | 201.51 | A |  | 1618 | 1 | 0.57 | 1560 | 0.53 | 69 | 35 | 298 | 4:58 | 16 | 17 | 0 | 109 |  | 95.41 | 0 | 0 | N2 | 2021-10-20 15:04 | 2021-10-20 15:24 | 20 | 2021-10-20 14:53 | 30 |  |  |  |  | N | 크레인 간섭 | [8 empty] | 0 | 26.43 | [23 empty] | 0.44 | 0.44 | A | [9 empty] | 74 | 0 | 266 | 82 | 0 | 0 | 0 | 747 | 0 | 202 | 0 | 0 | 60 | 11 |  |  | 4
2021-10-20 | A67607 | 1 | 중탄소 | 42CRMO4MS | 연주시작 | Al 탈산 | B | 18 | 58 | 50850 | 140.38 | B | B | B |  | 1 | 1 |  | 1530 | 1520 | 10700 |  |  | 10700 | 126.3 | 10 | 84722 | 1636 |  | Y | 79 | 52 | [7 empty] | 김덕진 | 2 | [6 empty] | 96.7 | 11-9 | 327.41 | 0 | A |  | 1628 | 3 | 0.17 | 1578 | 0.83 | 85 | 38 | 323 | 5:23 | 25 | 25 | 1 | 0 |  | 0 |  | 300 | AR | 2021-10-20 16:21 | 2021-10-20 16:37 | 16 | 2021-10-20 16:20 | 17 |  |  |  |  | Y |  |  |  | Y | [5 empty] | 98.63 | 118.54 | [19 empty] | 2.96 | 2.1 |  |  | 11.48 | 0 | A | [9 empty] | 1754 | 28 | 880 | 0 | 0 | 239 | 0 | 1499 | 0 | 1344 | 0 | 0 | 482 | 10 |  |  |  |  | 1
2021-10-20 | B67029 | 2 | 중탄소 | SM48CH |  | Si 탈산 | B | 16 | 78 | 52300 | 80.68 | B | B |  | B | 1 |  | 1 | 1540 | 1546 | 6300 |  |  | 6300 | 74.46 | 10 | 84610 | 1614 |  | Y | 36 | 31 |  |  | B67026 | 05 |  |  |  | 최남길 | 2 |  | Y |  |  | Y |  | 97.8 | 11-7 | 0 | 100.2 | A |  | 1617 | 1 | 0.59 | 1558 | 1.5 | 67 | 29 | 316 | 5:16 | 16 | 17 | 0 | 110 |  | 64.69 | 0 | 0 | N2 | 2021-10-20 16:08 | 2021-10-20 16:23 | 15 | 2021-10-20 15:57 | 26 |  |  |  |  | Y | [8 empty] | 5 | 0 | 19.48 | [23 empty] | 0.45 | 0.45 | A | [9 empty] | 0 | 0 | 0 | 41 | 0 | 0 | 0 | 797 | 0 | 0 | 0 | 0 | 199 | 21 |  |  | 4
2021-10-20 | B67030 | 2 | 중탄소 | SM48CH |  | Si 탈산 | B | 6 | 59 | 49900 | 86.65 | B | B |  | B | 1 |  | 1 | 1540 | 1530 | 6600 |  |  | 6600 | 78 | 10 | 84610 | 1638 |  | Y | 39 | 32 | 대기래들.연주쫒겨 9텝사용 |  | B67027 | 05 |  |  |  | 최남길 | 2 |  |  | Y |  | Y |  | 87.7 | 10-10 | 0 | 91.24 | A |  | 1619 | 1 | 0.53 | 1556 | 1.47 | 65 | 26 | 252 | 4:12 | 16 | 16 | 0 | 111 | 55 | 44.72 | 0 | 0 | N2 | 2021-10-20 17:15 | 2021-10-20 17:26 | 11 | 2021-10-20 17:02 | 24 |  |  |  |  | Y | [8 empty] | 5.5 | 0 | 13.44 | [23 empty] | 0.3 | 0.3 | A | [9 empty] | 81 | 0 | 115 | 22 | 0 | 0 | 0 | 748 | 0 | 0 | 0 | 0 | 128 | 49 |  |  | 4
2021-10-20 | A67608 | 1 | 중탄소 | 42CRMO4MS |  | Al 탈산 | B | 29 | 32 | 52200 | 96.38 | B | B | B |  | 1 | 1 |  | 1530 | 1515 | 8200 |  |  | 8200 | 93.69 | 10 | 87520 | 1622 |  | Y | 55 | 39 | [7 empty] | 김형철 | 2 | [6 empty] | 97.65 | 12-5 | 238.34 | 0 | A |  | 1622 | 3 | 0.16 | 1556 | 1.65 | 63 | 27 | 237 | 3:57 | 25 | 25 | 2 | 0 |  | 0 |  | 400 | AR | 2021-10-20 17:25 | 2021-10-20 17:41 | 16 | 2021-10-20 17:23 | 18 |  |  |  |  | Y |  |  |  | Y | [5 empty] | 110.37 | 56.16 | [20 empty] | 0.94 |  |  | 0 | 0 | A | [9 empty] | 1522 | 29 | 773 | 14 | 0 | 224 | 0 | 953 | 0 | 851 | 0 | 0 | 126 | 29
2021-10-20 | B67031 | 2 | 중탄소 | SM48CH |  | Si 탈산 | B | 35 | 83 | 49350 | 81.27 | B | B |  | B | 1 |  | 1 | 1540 | 1530 | 6800 |  |  | 6800 | 66.97 | 12 | 101532 | 1604 |  | Y | 43 | 34 |  |  | B67028 | 05 |  |  |  | 최남길 | 2 |  | N | Y |  | Y |  | 113.45 | 12-10 | 0 | 147.27 | A |  | 1605 | 1 | 0.6 | 1556 | 0 | 65 | 28 | 1323 | 22:03 | 16 | 18 | 0 | 0 |  | 34.84 | 0 | 0 | N2 | 2021-10-20 18:08 | 2021-10-20 18:27 | 19 | 2021-10-20 18:07 | 20 |  |  |  |  | Y | [8 empty] | 3 | 0 | 1.55 | [23 empty] | 0.35 | 0.35 | A | [9 empty] | 0 | 0 | 402 | 40 | 0 | 0 | 0 | 844 | 0 | 0 | 0 | 0 | 123 | 30 |  |  | 4
2021-10-20 | A67609 | 1 | 중탄소 | 42CRMO4MS |  | Al 탈산 | B | 36 | 39 | 52200 | 92.67 | B | B | B |  | 1 | 1 |  | 1530 | 1512 | 8000 |  |  | 8000 | 83.1 | 11 | 96272 | 1606 |  | Y | 49 | 42 | [7 empty] | 김형철 | 2 | [6 empty] | 100.9 | 12-7 | 293.75 | 0 | A |  | 1606 | 3 | 0.14 | 1558 | 1.12 | 65 | 29 | 233 | 3:53 | 25 | 25 | 3 | 0 |  | 0 |  | 350 | AR | 2021-10-20 18:28 | 2021-10-20 18:40 | 13 | 2021-10-20 18:27 | 14 |  |  |  |  | Y |  |  |  | Y | [5 empty] | 103.47 | 79.4 | [23 empty] | 1.48 | 0 | A | [9 empty] | 1580 | 46 | 818 | 33 | 0 | 213 | 0 | 926 | 0 | 500 | 0 | 0 | 0 | 30
2021-10-20 | A67610 | 1 | 중탄소 | 42CRMO4MS |  | Al 탈산 | B | 5 | 28 | 52200 | 94.08 | B | B | B |  | 1 | 1 |  | 1530 | 1531 | 7100 |  |  | 7100 | 73.75 | 11 | 96272 | 1591 |  | Y | 45 | 37 | [7 empty] | 김형철 | 2 |  |  | Y |  |  |  | 99.6 | 12-8 | 301.74 | 0 | A |  | 1591 | 3 | 0.14 | 1549 | 0.86 | 56 | 20 | 233 | 3:53 | 25 | 25 | 4 | 0 |  | 0 |  | 350 | AR | 2021-10-20 19:30 | 2021-10-20 19:44 | 14 | 2021-10-20 19:29 | 15 |  |  |  |  | Y |  |  |  | Y | [5 empty] | 103.01 | 113.65 | [23 empty] | 2.95 | 0 | A | [9 empty] | 1485 | 0 | 801 | 18 | 0 | 230 | 0 | 958 | 0 | 498 | 0 | 0 | 0 | 45
2021-10-20 | B67032 | 2 | 중탄소 | SM48CH |  | Si 탈산 | B | 1 | 64 | 53100 | 93.05 | B | B |  | B | 1 |  | 1 | 1540 | 1544 | 6100 |  |  | 6100 | 60.08 | 12 | 101532 | 1623 |  | Y | 40 | 32 |  |  | B67029 | 05 |  |  |  | 최남길 | 2 |  |  | Y |  | Y |  | 103.6 | 12-5 | 0 | 53.34 | A |  | 1607 | 1 | 0.49 | 1552 | 0 | 61 | 24 | 316 | 5:16 | 16 | 17 | 0 | 113 | 85 | 65.85 | 0 | 0 | N2 | 2021-10-20 19:30 | 2021-10-20 19:51 | 22 | 2021-10-20 19:13 | 39 |  |  |  |  | Y | [8 empty] | 4 | 0 | 19.57 | [23 empty] | 0.26 | 0.26 | B | [9 empty] | 0 | 0 | 188 | 31 | 0 | 0 | 0 | 951 | 0 | 0 | 0 | 0 | 237 | 105 |  |  | 4
2021-10-20 | A67611 | 1 | 중탄소 | 42CRMO4MS |  | Al 탈산 | B | 18 | 59 | 49100 | 84.28 | B | B | B |  | 1 | 1 |  | 1530 | 1531 | 6600 |  |  | 6600 | 68.56 | 11 | 96272 | 1599 |  | Y | 47 | 34 | [7 empty] | 김형철 | 2 |  |  | Y |  |  |  | 104.5 | 12-7 | 327.14 | 0 | A |  | 1599 | 3 | 0.14 | 1558 | 1.11 | 65 | 28 | 238 | 3:58 | 25 | 25 | 5 | 0 |  | 0 |  | 350 | AR | 2021-10-20 20:25 | 2021-10-20 20:44 | 19 | 2021-10-20 20:24 | 20 |  |  |  |  | Y |  |  |  | Y | [5 empty] | 103.71 | 39.82 | [23 empty] | 4.22 | 0 | A | [9 empty] | 1611 | 0 | 858 | 8 | 0 | 261 | 0 | 1159 | 0 | 728 | 0 | 0 | 98 | 21
2021-10-20 | B67033 | 2 | 중탄소 | SM48CH |  | Si 탈산 | B | 16 | 79 | 53300 | 91.93 | B | B |  | B | 1 |  | 1 | 1540 | 1516 | 7400 |  |  | 7400 | 87.46 | 10 | 84610 | 1623 |  | Y | 45 | 34 |  |  | B67030 | 05 |  |  |  | 최남길 |  |  |  | Y |  | Y |  | 99.4 | 11-8 | 0 | 57.77 | A |  | 1625 | 1 | 0.52 | 1550 | 0 | 59 | 26 | 322 | 5:22 | 16 | 20 | 0 | 114 |  | 78.87 | 0 | 0 | N2 | 2021-10-20 20:34 | 2021-10-20 20:51 | 17 | 2021-10-20 20:22 | 29 |  |  |  |  | Y | [8 empty] | 4 | 0 | 24.93 | [23 empty] | 0.2 | 0.2 | A | [9 empty] | 36 | 0 | 164 | 26 | 0 | 0 | 0 | 747 | 0 | 0 | 0 | 0 | 196 | 75 |  |  | 4
2021-10-20 | A67612 | 1 | 중탄소 | 42CRMO4MS |  | Al 탈산 | B | 29 | 33 | 51700 | 82.9 | B | B | B |  | 1 | 1 |  | 1530 | 1521 | 6500 |  |  | 6500 | 67.52 | 11 | 96272 | 1592 |  | Y | 42 | 35 | [7 empty] | 김형철 | 2 |  |  | Y |  |  |  | 100.8 | 12-8 | 227.75 | 0 | A |  | 1592 | 3 | 0.14 | 1545 | 1.15 | 52 | 19 | 229 | 3:49 | 25 | 25 | 6 | 0 |  | 0 |  | 350 | AR | 2021-10-20 21:26 | 2021-10-20 21:49 | 23 | 2021-10-20 21:25 | 24 |  |  |  |  | Y |  |  |  | Y | [5 empty] | 103.64 | 64.17 | [23 empty] | 5.63 | 0 | A | [9 empty] | 1390 | 16 | 712 | 0 | 0 | 209 | 0 | 1103 | 0 | 780 | 0 | 0 | 85 | 23
2021-10-20 | B67034 | 2 | 중탄소 | SM48CH |  | Si 탈산 | B | 6 | 60 | 51200 | 93.75 | B | B |  | B | 1 |  | 1 | 1540 | 1528 | 7500 |  |  | 7500 | 73.87 | 12 | 101532 | 1552 |  | Y | 46 | 39 |  |  | B67031 | 05 |  |  |  | 최남길 | 2 |  |  | Y |  | Y |  | 108.1 | 12-10 | 0 | 156.01 | A |  | 1609 | 1 | 0.49 | 1551 | 0 | 60 | 28 | 318 | 5:18 | 16 | 17 | 0 | 115 |  | 64.21 | 0 | 0 | N2 | 2021-10-20 21:41 | 2021-10-20 21:50 | 9 | 2021-10-20 21:28 | 23 | [14 empty] | 0 | 20.51 | [23 empty] | 0.47 | 0.47 | A | [9 empty] | 30 | 0 | 126 | 24 | 0 | 0 | 0 | 895 | 0 | 0 | 0 | 0 | 214 | 10
2021-10-20 | A67613 | 1 | 중탄소 | 42CRMO4MS |  | Al 탈산 | B | 36 | 40 | 51700 | 83.95 | B | B | C |  | 1 | 1 |  | 1530 | 1585 | 5500 |  |  | 5500 | 63.23 | 10 | 86986 | 1597 |  | Y | 42 | 28 | [7 empty] | 김형철 | 2 |  |  | Y |  |  |  | 103.15 | 12-9 | 283.23 | 0 | A |  | 1600 | 3 | 0.15 | 1553 | 1.15 | 60 | 22 | 231 | 3:51 | 25 | 25 | 7 | 0 |  | 0 |  | 500 | AR | 2021-10-20 22:23 | 2021-10-20 22:49 | 26 | 2021-10-20 22:22 | 27 |  |  |  |  | Y |  |  |  | Y | [5 empty] | 173.86 | 19.96 | [20 empty] | 1.36 |  |  | 6.99 | 0 | A | [9 empty] | 1529 | 29 | 800 | 34 | 0 | 258 | 0 | 871 | 0 | 730 | 0 | 0 | 74 | 19
2021-10-20 | B67035 | 2 | 중탄소 | SM48CH |  | Si 탈산 | B | 35 | 84 | 49550 | 97.82 | B | B |  | C | 1 |  | 1 | 1540 | 1582 | 5500 |  |  | 5500 | 54.17 | 12 | 101532 | 1626 | 341 | Y | 42 | 32 |  |  | B67032 | 05 |  |  |  | 최남길 | 2 |  |  | Y |  |  |  | 105.75 | 12-3 | 0 | 168.25 | A |  | 1619 | 1 | 0.68 | 1554 | 1.2 | 63 | 35 | 441 | 7:21 | 16 | 16 | 0 | 116 | 200 | 70.6 | 0 | 0 | N2 | 2021-10-20 22:43 | 2021-10-20 22:59 | 15 | 2021-10-20 22:26 | 32 | [14 empty] | 5.5 | 12.55 | [23 empty] | 0.46 | 0.46 | A | [9 empty] | 0 | 0 | 81 | 0 | 0 | 0 | 0 | 696 | 0 | 0 | 0 | 0 | 135 | 10 |  |  | 4
2021-10-20 | B67036 | 2 | 중탄소 | SM48CH |  | Si 탈산 | B | 1 | 65 | 53250 | 106 | C | C |  | C | 1 |  | 1 | 1540 | 1553 | 5300 |  |  | 5300 | 52.2 | 12 | 101532 | 1626 |  | Y | 41 | 31 |  |  | B67033 | 03 |  |  |  | 추창도 | 2 |  |  |  |  | Y |  | 107.15 | 12-8 | 3.61 | 124.3 | A |  | 1621 | 1 | 0.48 | 1556 | 1.44 | 65 | 28 | 374 | 6:14 | 16 | 17 | 0 | 117 |  | 94.91 | 0 | 0 | N2 | 2021-10-20 23:48 | 2021-10-21 00:02 | 14 | 2021-10-20 23:22 | 40 | [14 empty] | 0 | 22.6 | [23 empty] | 1.21 | 1.21 | B | [9 empty] | 0 | 0 | 0 | 62 | 0 | 0 | 0 | 950 | 0 | 0 | 0 | 0 | 236 | 95 |  |  | 4
2021-10-20 | A67614 | 1 | 중탄소 | 42CRMO4MS | TUNDISH교체전 | Al 탈산 | B | 5 | 29 | 52600 | 82.05 | C | C | C |  | 1 | 1 |  | 1530 | 1554 | 5800 |  |  | 5800 | 60 | 12 | 96664 | 1603 |  | Y | 40 | 29 | [7 empty] | 양성호 | 2 | [6 empty] | 92.7 | 12-1 | 102.19 | 0 | A |  | 1603 | 3 | 0.14 | 1548 | 1.31 | 55 | 20 | 161 | 2:41 | 25 | 25 | 8 | 0 |  | 0 |  | 300 | AR | 2021-10-20 23:36 | 2021-10-20 23:54 | 17 | 2021-10-20 23:36 | 18 |  |  |  |  | Y |  |  |  | Y | [5 empty] | 154.37 | 0 | [20 empty] | 1.02 |  |  | 8.7 | 0 | A | [9 empty] | 1369 | 21 | 692 | 65 | 0 | 174 | 0 | 851 | 0 | 650 | 0 | 0 | 96 | 27
2021-10-20 | B67037 | 2 | 중탄소 | SM45CB | TUNDISH교체 | Si 탈산 | B | 16 | 80 | 52350 | 103.92 | C | C |  | C | 1 |  | 1 | 1540 | 1525 | 7700 |  |  | 7700 | 81.29 | 12 | 94725 | 1661 |  | Y | 48 | 40 | [7 empty] | 추창도 | 2 |  |  |  |  | Y |  | 100.85 | 11-9 | 259.54 | 0 | A |  | 1655 | 1 | 0.58 | 1577 | 1.56 | 84 | 35 | 674 | 11:14 | 14 | 17 | 0 | 118 |  | 128.12 | 0 | 0 | N2 | 2021-10-21 00:54 | 2021-10-21 01:18 | 24 | 2021-10-21 00:43 | 36 |  |  |  |  | N | [9 empty] | 0 | 32.2 | 감압시간12분 첫차지 극진공시간 미달 | [15 empty] | 1.1 |  |  | 2.7 | 1.75 |  |  | 0.27 | 0.27 | A | [9 empty] | 0 | 0 | 0 | 0 | 0 | 212 | 0 | 801 | 0 | 408 | 0 | 0 | 128 | 78 |  |  | 9 |  | 1
2021-10-20 | A67615 | 1 | 중탄소 | SM48CH | TUNDISH교체전 | Si 탈산 | B | 32 | 51 | 51800 | 67.42 | C | C | C |  | 1 | 1 |  | 1530 | 1564 | 4600 |  |  | 4600 | 47.8 | 12 | 96228 | 1612 |  | Y | 37 | 27 | A67612 성분이 안마저 포트저리 CR | [6 empty] | 양성호 | 2 |  |  |  |  | Y |  | 97.05 | 12-1 | 0.01 | 176.11 | A |  | 1612 | 3 | 0.17 | 1571 | 1.41 | 80 | 28 | 289 | 4:49 | 16 | 17 | 9 | 0 |  | 0 |  | 300 | N2 | 2021-10-21 00:23 | 2021-10-21 01:05 | 43 | 2021-10-21 00:22 | 44 |  |  |  |  | Y |  |  |  | Y | [5 empty] | 0 | 113.09 | [23 empty] | 9.77 | 0 | A | [9 empty] | 0 | 0 | 427 | 0 | 0 | 171 | 0 | 599 | 0 | 399 | 0 | 0 | 0 | 4
2021-10-20 | B67038 | 2 | 중탄소 | SM45CB |  | Si 탈산 | B | 6 | 61 | 50300 | 93.25 | C | C |  | C | 1 |  | 1 | 1540 | 1564 | 5600 |  |  | 5600 | 66.81 | 10 | 83822 | 1622 |  | Y | 42 | 32 | [7 empty] | 추창도 | 2 | [6 empty] | 101.9 | 12-4 | 112.97 | 135.1 | A |  | 1617 | 1 | 0.47 | 1555 | 1.3 | 62 | 26 | 326 | 5:26 | 14 | 15 | 0 | 119 |  | 158.52 | 0 | 0 | N2 | 2021-10-21 01:50 | 2021-10-21 02:23 | 33 | 2021-10-21 01:41 | 42 | [14 empty] | 0 | 36.64 | [23 empty] | 0.2 | 0.2 | A | [9 empty] | 0 | 0 | 0 | 20 | 0 | 183 | 0 | 500 | 0 | 200 | 0 | 0 | 54 | 44
2021-10-20 | A67616 | 1 | 고탄소 | STB2 | TUNDISH교체 | Al 탈산 | B | 18 | 60 | 49800 | 92.15 | C | C | C |  | 1 | 1 |  | 1520 | 1534 | 7100 |  |  | 7100 | 83.91 | 10 | 84610 | 1580 |  | Y | 49 | 40 | [7 empty] | 양성호 | 2 | [6 empty] | 102.95 | 12-5 | 381.85 | 0 | A |  | 1586 | 3 | 0.2 | 1542 | 1.05 | 86 | 36 | 289 | 4:49 | 25 | 25 | 10 | 0 |  | 0 |  | 800 | AR | 2021-10-21 01:52 | 2021-10-21 02:25 | 35 | 2021-10-21 01:52 | 35 |  |  |  |  | Y |  |  |  | Y | [5 empty] | 190.76 | 58.98 | [19 empty] | 2.09 | 1.7 |  |  | 11.8 | 0 | B | [9 empty] | 0 | 51 | 202 | 12 | 0 | 130 | 0 | 747 | 0 | 593 | 0 | 0 | 97 | 0 |  |  |  |  | 1
2021-10-20 | B67039 | 2 | 중탄소 | SM45CB |  | Si 탈산 | B | 35 | 85 | 49950 | 98.2 | C | C |  | C | 1 |  | 1 | 1540 | 1538 | 5600 |  |  | 5600 | 36.55 | 18 | 153216 | 1619 |  | Y | 36 | 28 | [7 empty] | 추창도 | 2 |  |  |  |  | Y |  | 100.95 | 11-9 | 249.57 | 0 | A |  | 1612 | 1 | 0.41 | 1549 | 1.21 | 56 | 22 | 778 | 12:58 | 14 | 14 | 0 | 120 |  | 51.98 | 0 | 0 | N2 | 2021-10-21 02:54 | 2021-10-21 03:25 | 31 | 2021-10-21 02:34 | 51 | [14 empty] | 0 | 17.29 | [23 empty] | 1.2 | 1.2 | A | [9 empty] | 0 | 0 | 0 | 13 | 0 | 217 | 0 | 505 | 0 | 206 | 0 | 0 | 56 | 17
2021-10-20 | A67617 | 1 | 고탄소 | STB2 |  | Al 탈산 | B | 29 | 34 | 52600 | 83.75 | C | C | C |  | 1 | 1 |  | 1520 | 1539 | 6100 |  |  | 6100 | 60.08 | 12 | 101532 | 1568 |  | Y | 45 | 35 | [7 empty] | 양성호 | 2 | [6 empty] | 99.95 | 12-7 | 357.52 | 0 | A |  | 1557 | 3 | 0.16 | 1516 | 1.05 | 60 | 33 | 250 | 4:10 | 25 | 25 | 11 | 0 |  | 0 |  | 350 | AR | 2021-10-21 02:46 | 2021-10-21 03:30 | 44 | 2021-10-21 02:45 | 45 |  |  |  |  | Y |  |  |  | Y | [5 empty] | 103.92 | 50.95 | [20 empty] | 1.8 |  |  | 18.36 | 0 | B | [9 empty] | 0 | 32 | 215 | 18 | 0 | 129 | 0 | 749 | 0 | 552 | 0 | 0 | 98 | 46
2021-10-20 | B67040 | 2 | 중탄소 | SM45C |  | Si 탈산 | B | 1 | 66 | 53200 | 99.98 | C | C |  | C | 1 |  | 1 | 1540 | 1580 | 4500 |  |  | 4500 | 90.36 | 6 | 49800 | 1626 |  | Y | 34 | 32 | [7 empty] | 추창도 | 2 |  |  |  |  | Y |  | 101.7 | 12-3 | 96.53 | 22.31 | A |  | 1620 | 1 | 0.39 | 1553 | 1.57 | 60 | 20 | 361 | 6:01 | 15 | 16 | 0 | 121 |  | 62.41 | 0 | 0 | N2 | 2021-10-21 04:01 | 2021-10-21 04:31 | 30 | 2021-10-21 03:32 | 58 | [14 empty] | 0 | 17.7 | [23 empty] | 1.29 | 1.29 | A | [9 empty] | 0 | 0 | 238 | 46 | 0 | 280 | 0 | 504 | 0 | 205 | 0 | 0 | 67 | 72
2021-10-20 | A67618 | 1 | 고탄소 | STB2 |  | Al 탈산 | B | 36 | 41 | 52700 | 76.35 | C | C | C |  | 1 | 1 |  | 1520 | 1551 | 5300 |  |  | 5300 | 62.64 | 10 | 84610 | 1563 |  | Y | 40 | 30 | [7 empty] | 양성호 | 2 | [6 empty] | 100.05 | 12-6 | 205.18 | 0 | A |  | 1558 | 3 | 0.14 | 1516 | 1.17 | 60 | 25 | 262 | 4:22 | 25 | 25 | 12 | 0 |  | 0 |  | 350 | AR | 2021-10-21 03:55 | 2021-10-21 04:29 | 34 | 2021-10-21 03:54 | 35 |  |  |  |  | Y |  |  |  | Y | [5 empty] | 104.63 | 33.36 | [20 empty] | 1.17 |  |  | 21.11 | 0 | A | [9 empty] | 0 | 34 | 223 | 9 | 0 | 128 | 0 | 750 | 0 | 550 | 0 | 0 | 96 | 0
2021-10-20 | B67041 | 2 | 중탄소 | SM45C |  | Si 탈산 | B | 16 | 81 | 51500 | 108.15 | C | C |  | C | 1 |  | 1 | 1540 | 1577 | 4900 |  |  | 4900 | 52.33 | 11 | 93632 | 1630 |  | Y | 35 | 29 | [7 empty] | 추창도 | 2 |  |  |  |  | Y |  | 100.5 | 11-9 | 34.57 | 128.87 | A |  | 1628 | 1 | 0.38 | 1547 | 1.42 | 54 | 20 | 700 | 11:40 | 15 | 16 | 0 | 122 |  | 72.87 | 0 | 0 | N2 | 2021-10-21 05:09 | 2021-10-21 05:36 | 27 | 2021-10-21 04:38 | 58 |  |  |  |  | N | [8 empty] | 4.8 | 0 | 22.78 | [23 empty] | 1.69 | 1.69 | A | [9 empty] | 0 | 0 | 214 | 12 | 0 | 251 | 0 | 500 | 0 | 205 | 0 | 0 | 73 | 60 |  |  | 4
2021-10-20 | A67619 | 1 | 고탄소 | STB2 |  | Al 탈산 | B | 5 | 30 | 52700 | 76.33 | C | C | C |  | 1 | 1 |  | 1520 | 1550 | 5100 |  |  | 5100 | 50.23 | 12 | 101532 | 1570 |  | Y | 40 | 29 | [7 empty] | 양성호 | 2 | [8 empty] | 229.32 | 0 | A |  | 1570 | 3 | 0.13 | 1519 | 1.42 | 63 | 23 | 263 | 4:23 | 25 | 25 | 13 | 0 |  | 0 |  | 350 | AR | 2021-10-21 05:02 | 2021-10-21 05:33 | 32 | 2021-10-21 05:01 | 32 |  |  |  |  | Y |  |  |  | Y | [5 empty] | 101.84 | 33.04 | [20 empty] | 1.11 |  |  | 25.09 | 0 | A | [9 empty] | 0 | 39 | 230 | 35 | 0 | 129 | 0 | 749 | 0 | 551 | 0 | 0 | 97 | 20
2021-10-20 | B67042 | 2 | 중탄소 | SM45C |  | Si 탈산 | B | 6 | 62 | 49750 | 91.98 | C | C |  | C | 1 |  | 1 | 1540 | 1538 | 5600 |  |  | 5600 | 59.81 | 11 | 93632 | 1622 |  | Y | 37 | 31 | [7 empty] | 추창도 | 2 | [6 empty] | 99.55 | 12-1 | 0.53 | 111.94 | A |  | 1616 | 1 | 0.39 | 1550 | 1.57 | 57 | 17 | 382 | 6:22 | 15 | 16 | 0 | 123 | 80 | 63.86 | 0 | 0 | N2 | 2021-10-21 06:02 | 2021-10-21 06:42 | 40 | 2021-10-21 05:42 | 60 | [14 empty] | 0 | 15.67 | [23 empty] | 0.85 | 0.85 | A | [9 empty] | 0 | 0 | 0 | 46 | 0 | 199 | 0 | 503 | 0 | 205 | 0 | 0 | 115 | 30 |  |  | 4
2021-10-20 | A67620 | 1 | 고탄소 | STB2 |  | Al 탈산 | B | 32 | 52 | 51400 | 82.92 | C | C | D |  | 1 | 1 |  | 1520 | 1531 | 6600 |  |  | 6600 | 78 | 10 | 84610 | 1564 |  | Y | 45 | 36 | [7 empty] | 양성호 | 3 | [6 empty] | 100.5 | 12-4 | 338.06 | 0 | A |  | 1564 | 3 | 0.13 | 1518 | 1.21 | 62 | 27 | 242 | 4:02 | 25 | 26 | 14 | 0 |  | 0 |  | 350 | AR | 2021-10-21 06:14 | 2021-10-21 06:34 | 20 | 2021-10-21 06:14 | 20 |  |  |  |  | Y |  |  |  | Y | [5 empty] | 105.17 | 44.9 | [20 empty] | 1 |  |  | 26.72 | 0 | A | [9 empty] | 0 | 0 | 236 | 40 | 0 | 124 | 0 | 748 | 0 | 549 | 0 | 0 | 98 | 24
2021-10-20 | B67043 | 2 | 중탄소 | SM45C |  | Si 탈산 | B | 35 | 86 | 49450 | 96.92 | C | D |  | D | 1 |  | 1 | 1540 | 1544 | 6200 |  |  | 6200 | 41.28 | 18 | 150208 | 1619 |  | Y | 46 | 40 | [7 empty] | 김규완 | 2 |  |  |  |  | Y |  | 99.85 | 11-7 | 6.01 | 151.73 | A |  | 1611 | 1 | 0.45 | 1555 | 1.23 | 62 | 26 | 449 | 7:29 | 15 | 16 | 0 | 124 |  | 101.05 | 0 | 0 | N2 | 2021-10-21 07:07 | 2021-10-21 07:46 | 39 | 2021-10-21 06:56 | 50 |  |  |  |  | N | [8 empty] | 4.5 | 0 | 24.69 | [23 empty] | 0.58 | 0.58 | A | [9 empty] | 0 | 0 | 0 | 91 | 0 | 202 | 0 | 705 | 0 | 208 | 0 | 0 | 76 | 34 |  |  | 4
2021-10-20 | A67621 | 1 | 고탄소 | STB2 |  | Al 탈산 | B | 29 | 35 | 50800 | 79.12 | C | D | D |  | 1 | 1 |  | 1520 | 1533 | 5600 |  |  | 5600 | 55.16 | 12 | 101532 | 1561 |  | Y | 41 | 33 | [7 empty] | 양성호 | 2 |  | Y |  |  |  |  | 104.25 | 13-2 | 208.57 | 0 | A |  | 1561 | 3 | 0.13 | 1516 | 1.18 | 60 | 26 | 257 | 4:17 | 25 | 25 | 15 | 0 |  | 0 |  | 350 | AR | 2021-10-21 07:10 | 2021-10-21 07:35 | 25 | 2021-10-21 07:09 | 26 |  |  |  |  | Y |  |  |  | Y | [5 empty] | 105.41 | 44.77 | [20 empty] | 0.85 |  |  | 27.95 | 0 | A | [9 empty] | 0 | 33 | 260 | 19 | 0 | 128 | 0 | 648 | 0 | 493 | 0 | 0 | 73 | 39
2021-10-21 | B67044 | 2 | 중탄소 | SM45CR2 |  | Si 탈산 | B | 1 | 67 | 51900 | 96.3 | D | D |  | D | 1 |  | 1 | 1540 | 1554 | 6000 |  |  | 6000 | 139.51 | 6 | 43008 | 1616 |  | Y | 41 | 35 | [7 empty] | 김규완 | 2 |  |  |  |  | Y |  | 100.7 | 12-2 | 4.36 | 2.48 | A |  | 1623 | 1 | 0.42 | 1554 | 1.65 | 60 | 21 | 276 | 4:36 | 15 | 16 | 0 | 125 |  | 109.25 | 0 | 0 | N2 | 2021-10-21 08:17 | 2021-10-21 08:54 | 37 | 2021-10-21 07:55 | 59 |  |  |  |  | Y | [8 empty] | 4.8 | 0 | 23.89 | [23 empty] | 0.68 | 0.68 | B | [9 empty] | 0 | 30 | 0 | 10 | 0 | 0 | 0 | 708 | 0 | 207 | 0 | 0 | 103 | 84 |  |  | 6
2021-10-21 | A67622 | 1 | 고탄소 | STB2 |  | Al 탈산 | B | 36 | 42 | 51800 | 81.03 | D | D | D |  | 1 | 1 |  | 1520 | 1564 | 4300 |  |  | 4300 | 42.35 | 12 | 101532 | 1547 |  | Y | 43 | 25 | [7 empty] | 김덕진 | 2 |  | Y |  |  |  |  | 102.9 | 12-9 | 278 | 0 | A |  | 1547 | 3 | 0.13 | 1519 | 0.76 | 63 | 30 | 245 | 4:05 | 25 | 26 | 16 | 0 |  | 0 |  | 350 | AR | 2021-10-21 08:15 | 2021-10-21 08:40 | 25 | 2021-10-21 08:14 | 26 |  |  |  |  | Y |  |  |  | Y | [5 empty] | 105.31 | 37.49 | [20 empty] | 1.01 |  |  | 29.41 | 0 | A | [9 empty] | 0 | 15 | 314 | 0 | 0 | 129 | 0 | 497 | 0 | 497 | 0 | 0 | 0 | 40
2021-10-21 | B67045 | 2 | 중탄소 | SM45CR2 |  | Si 탈산 | B | 16 | 82 | 51800 | 100.87 | D | D |  | D | 1 |  | 1 | 1540 | 1544 | 6700 |  |  | 6700 | 70.31 | 12 | 95292 | 1618 |  | Y | 42 | 41 | [7 empty] | 김규완 | 2 |  |  |  |  | Y |  | 99.1 | 11-7 | 63.27 | 37.65 | A |  | 1617 | 1 | 0.46 | 1555 | 1.35 | 61 | 27 | 282 | 4:42 | 15 | 16 | 0 | 126 |  | 117.34 | 0 | 0 | N2 | 2021-10-21 09:39 | 2021-10-21 09:56 | 17 | 2021-10-21 09:21 | 35 |  |  |  |  | Y | [8 empty] | 5 | 0 | 26.3 | [23 empty] | 0.69 | 0.69 | A | [9 empty] | 48 | 0 | 0 | 13 | 0 | 0 | 0 | 704 | 0 | 208 | 0 | 0 | 53 | 10 |  |  | 6
2021-10-21 | A67623 | 1 | 고탄소 | STB2 |  | Al 탈산 | B | 5 | 31 | 52000 | 78.52 | D | D | D |  | 1 | 1 |  | 1520 | 1533 | 5100 |  |  | 5100 | 60.28 | 10 | 84610 | 1562 |  | Y | 42 | 29 | [7 empty] | 김덕진 | 2 |  | Y |  |  | N |  | 96.5 | 12-4 | 245.53 | 0 | A |  | 1562 | 3 | 0.14 | 1523 | 1.08 | 67 | 31 | 240 | 4:00 | 25 | 25 | 17 | 0 |  | 0 |  | 350 | AR | 2021-10-21 09:17 | 2021-10-21 09:44 | 27 | 2021-10-21 09:16 | 28 |  |  |  |  | Y |  |  |  | Y | [5 empty] | 104.2 | 34.13 | [20 empty] | 1.02 |  |  | 31.37 | 0 | A | [9 empty] | 0 | 30 | 287 | 20 | 0 | 129 | 0 | 496 | 0 | 794 | 0 | 0 | 0 | 0
2021-10-21 | A67624 | 1 | 고탄소 | STB2 |  | Al 탈산 | B | 32 | 53 | 51700 | 80.87 | D | D | D |  | 1 | 1 |  | 1520 | 1568 | 4100 |  |  | 4100 | 40.38 | 12 | 101532 | 1555 | 362 | Y | 40 | 25 | [7 empty] | 김덕진 | 2 |  | Y |  |  | N |  |  |  | 286.96 | 0 | A |  | 1555 | 3 | 0.14 | 1514 | 1.03 | 58 | 27 | 261 | 4:21 | 25 | 25 | 18 | 0 |  | 0 |  | 400 | AR | 2021-10-21 10:23 | 2021-10-21 10:44 | 20 | 2021-10-21 10:21 | 22 |  |  |  |  | Y |  |  |  | Y | [5 empty] | 120.9 | 54.62 | [20 empty] | 0.81 |  |  | 0.01 | 0 | A | [9 empty] | 0 | 49 | 284 | 24 | 0 | 129 | 0 | 498 | 0 | 0 | 0 | 0 | 0 | 9
2021-10-21 | B67046 | 2 | 중탄소 | SM45CR2 |  | Si 탈산 | B | 6 | 63 | 49450 | 95.1 | D | D |  | D | 1 |  | 1 | 1540 | 1543 | 5800 |  |  | 5800 | 56.96 | 12 | 101820 | 1617 |  | Y | 39 | 34 | [7 empty] | 김규완 | 2 | [6 empty] | 93.85 | 11-6 | 73.52 | 29.34 | A |  | 1616 | 1 | 0.43 | 1550 | 1.42 | 56 | 26 | 248 | 4:08 | 15 | 16 | 0 | 127 |  | 102.27 | 0 | 0 | N2 | 2021-10-21 10:44 | 2021-10-21 10:59 | 15 | 2021-10-21 10:25 | 34 |  |  |  |  | Y | [8 empty] | 5 | 0 | 22.85 | [23 empty] | 0.76 | 0.76 | A | [9 empty] | 14 | 0 | 0 | 0 | 0 | 0 | 0 | 702 | 0 | 204 | 0 | 0 | 67 | 10 |  |  | 6
2021-10-21 | A67625 | 1 | 고탄소 | STB2 |  | Al 탈산 | B | 29 | 36 | 51900 | 95.12 | D | D | D |  | 1 | 1 |  | 1520 | 1535 | 4900 |  |  | 4900 | 48.26 | 12 | 101532 | 1558 |  | Y | 55 | 29 | [7 empty] | 차승주 | 2 |  |  | Y |  |  |  | 102.3 | 12-9 | 293.83 | 0 | A |  | 0 | 3 | 0.14 | 1524 | -42.33 | 68 | 31 | 242 | 4:02 | 25 | 25 | 19 | 0 |  | 0 |  | 400 | AR | 2021-10-21 11:26 | 2021-10-21 11:49 | 24 | 2021-10-21 11:24 | 26 |  |  |  |  | Y |  |  |  | Y | [5 empty] | 119.48 | 34.85 | [20 empty] | 0.82 |  |  | 0 | 0 | A | [9 empty] | 0 | 20 | 240 | 25 | 0 | 129 | 0 | 496 | 0 | 399 | 0 | 0 | 0 | 59
2021-10-21 | B67047 | 2 | 중탄소 | SM45CR2 |  | Si 탈산 | B | 35 | 87 | 49400 | 97.15 | D | D |  | D | 1 |  | 1 | 1540 | 1550 | 5800 |  |  | 5800 | 56.96 | 12 | 101820 | 1619 | 343 | Y | 41 | 38 |  |  | B67044 | 03 |  |  |  | 김규완 | 2 |  | Y |  |  |  |  | 98.2 | 11-6 | 67.77 | 22.26 | A |  | 1616 | 1 | 0.48 | 1559 | 1.21 | 65 | 32 | 233 | 3:53 | 15 | 16 | 0 | 128 |  | 111.64 | 0 | 0 | N2 | 2021-10-21 11:48 | 2021-10-21 12:02 | 14 | 2021-10-21 11:31 | 31 |  |  |  |  | Y | [8 empty] | 4 | 0 | 24.64 | [23 empty] | 0.8 | 0.8 | A | [9 empty] | 0 | 0 | 0 | 11 | 0 | 0 | 0 | 503 | 0 | 206 | 0 | 0 | 0 | 15 |  |  | 6
2021-10-21 | A67626 | 1 | 고탄소 | STB2 |  | Al 탈산 | B | 36 | 43 | 51600 | 79.1 | D | D | D |  | 1 | 1 |  | 1520 | 1533 | 4700 |  |  | 4700 | 55.55 | 10 | 84610 | 1559 |  | Y | 40 | 29 | [7 empty] | 김덕진 | 2 |  |  | Y |  |  |  | 100.6 | 12-6 | 236.75 | 0 | A |  | 1559 | 3 | 0.14 | 1517 | 1.08 | 61 | 26 | 245 | 4:05 | 25 | 25 | 20 | 0 |  | 0 |  | 400 | AR | 2021-10-21 12:32 | 2021-10-21 12:54 | 23 | 2021-10-21 12:29 | 25 |  |  |  |  | Y |  |  |  | Y | [5 empty] | 120.2 | 54.11 | [20 empty] | 1.07 |  |  | 0.01 | 0 | A | [9 empty] | 0 | 57 | 251 | 21 | 0 | 126 | 0 | 571 | 0 | 450 | 0 | 0 | 0 | 44
2021-10-21 | B67048 | 2 | 중탄소 | SM45CR2 |  | Si 탈산 | B | 1 | 68 | 51850 | 98.47 | D | D |  | D | 1 |  | 1 | 1540 | 1524 | 6800 |  |  | 6800 | 66.78 | 12 | 101820 | 1624 |  | Y | 43 | 39 |  |  | B67045 | 03 |  |  |  | 김규완 | 2 |  | Y |  |  | Y |  |  |  | 63.21 | 23.57 | A |  | 1613 | 1 | 0.42 | 1554 | 1.3 | 60 | 29 | 260 | 4:20 | 15 | 16 | 0 | 129 |  | 78.33 | 0 | 0 | N2 | 2021-10-21 12:52 | 2021-10-21 13:07 | 15 | 2021-10-21 12:34 | 34 | [14 empty] | 0 | 18.64 | [23 empty] | 0.67 | 0.67 | A | [9 empty] | 0 | 0 | 0 | 11 | 0 | 0 | 0 | 702 | 0 | 202 | 0 | 0 | 77 | 61 |  |  | 6
2021-10-21 | A67627 | 1 | 고탄소 | STB2 |  | Al 탈산 | B | 5 | 32 | 51800 | 80.57 | D | D | D |  | 1 | 1 |  | 1520 | 1538 | 4700 |  |  | 4700 | 55.55 | 10 | 84610 | 1549 |  | Y | 41 | 27 | [7 empty] | 김덕진 | 2 |  | Y |  |  |  |  | 99.9 | 12-8 | 260.55 | 0 | A |  | 1549 | 3 | 0.13 | 1515 | 0.89 | 59 | 23 | 239 | 3:59 | 25 | 25 | 21 | 0 |  | 0 |  | 350 | AR | 2021-10-21 13:36 | 2021-10-21 14:07 | 31 | 2021-10-21 13:34 | 33 |  |  |  |  | Y |  |  |  | Y | [5 empty] | 104.02 | 44.87 | [20 empty] | 0.72 |  |  | 0.01 | 0 | A | [9 empty] | 0 | 26 | 222 | 0 | 0 | 128 | 0 | 496 | 0 | 398 | 0 | 0 | 0 | 39
2021-10-21 | B67049 | 2 | 중탄소 | SM45CR2 |  | Si 탈산 | B | 16 | 83 | 51900 | 101.7 | D | D |  | D | 1 |  | 1 | 1540 | 1521 | 7100 |  |  | 7100 | 87.44 | 10 | 81196 | 1623 |  | Y | 48 | 41 |  |  | B67046 | 03 |  |  |  | 김규완 | 2 |  |  | Y |  | Y |  | 101.6 | 11-9 | 33.23 | 55.46 | A |  | 1618 | 1 | 0.43 | 1556 | 1.43 | 62 | 27 | 270 | 4:30 | 15 | 19 | 0 | 130 | 130 | 91.31 | 0 | 0 | N2 | 2021-10-21 13:58 | 2021-10-21 14:12 | 14 | 2021-10-21 13:44 | 28 | [14 empty] | 0 | 24.61 | [23 empty] | 0.43 | 0.43 | A | [9 empty] | 0 | 0 | 0 | 26 | 0 | 0 | 0 | 795 | 0 | 202 | 0 | 0 | 0 | 25 |  |  | 4
2021-10-21 | B67050 | 2 | 중탄소 | SM45CR2 | 연주종료 | Si 탈산 | B | 6 | 64 | 49750 | 91.63 | D | B |  | B | 1 |  | 1 | 1540 | 1545 | 5900 |  |  | 5900 | 51.5 | 14 | 114560 | 1612 |  | Y | 40 | 35 |  |  | B67047 | 03 |  |  |  | 김규완 | 2 |  |  | Y |  | Y |  | 101.85 | 12-3 | 88.16 | 20.72 | A |  | 1598 | 1 | 0.39 | 1549 | 1.29 | 55 | 13 | 253 | 4:13 | 15 | 16 | 0 | 131 |  | 77.85 | 0 | 0 | N2 | 2021-10-21 14:56 | 2021-10-21 15:28 | 32 | 2021-10-21 14:38 | 50 |  |  |  |  | Y | [8 empty] | 4.3 | 0 | 22.11 | [23 empty] | 0.53 | 0.53 | A | [9 empty] | 35 | 0 | 0 | 34 | 0 | 0 | 0 | 707 | 0 | 207 | 0 | 0 | 65 | 0 |  |  | 4
2021-10-21 | A67628 | 1 | 고탄소 | STB2 |  | Al 탈산 | B | 32 | 54 | 50900 | 80.33 | D | B | B |  | 1 | 1 |  | 1520 | 1596 | 3000 |  |  | 3000 | 29.55 | 12 | 101532 | 1560 |  | Y | 41 | 24 | [7 empty] | 김덕진 | 2 | [6 empty] | 101.5 | 12-5 | 210.72 | 0 | A |  | 1560 | 3 | 0.14 | 1514 | 1.15 | 58 | 28 | 250 | 4:10 | 25 | 26 | 22 | 0 |  | 0 |  | 380 | AR | 2021-10-21 15:05 | 2021-10-21 15:22 | 18 | 2021-10-21 15:03 | 20 |  |  |  |  | Y |  |  |  | Y | [5 empty] | 116.58 | 52.44 | [20 empty] | 1.15 |  |  | 0.01 | 0 | A | [9 empty] | 0 | 0 | 196 | 0 | 0 | 125 | 0 | 497 | 0 | 396 | 0 | 0 | 0 | 15
2021-10-21 | B67051 | 2 | 중탄소 | SBMA75 | 연주시작 | Al 탈산 | B | 16 | 84 | 50200 | 125.55 | B | B |  | B | 2 |  | 2 | 1540 | 1559 | 7100 | 7900 |  | 15000 | 161.17 | 11 | 93071 | 1668 |  | Y | 54 | 34 | 알곤이 잘 안나와서 래들 교체 18 ====>1 CR% OVER B67050연주종료 래들교체.강종변경후 재작업 | Y | B67048 | 03 |  |  |  | 최남길 | 2 |  | Y |  |  | N |  | 97.95 | 11-6 | 0 | 145.18 | A |  | 1664 | 1 | 0.48 | 1580 | 1.68 | 89 | 38 | 431 | 7:11 | 16 | 20 | 0 | 132 |  | 47.48 | 0 | 0 | N2 | 2021-10-21 19:59 | 2021-10-21 20:07 | 8 | 2021-10-21 19:29 | 38 | [14 empty] | 0 | 20.53 | [19 empty] | 2.13 |  |  |  | 0.42 | 0.42 | A | [9 empty] | 0 | 0 | 326 | 132 | 0 | 122 | 0 | 905 | 0 | 0 | 0 | 0 | 251 | 105 |  |  | 6 |  | 1
2021-10-21 | A67629 | 1 | 고탄소 | STB2 |  | Al 탈산 | B | 29 | 37 | 0 | 81.05 | B | B | B |  | 1 | 1 |  | 1520 | 1537 | 5100 |  |  | 5100 | 50.23 | 12 | 101532 | 1558 |  | Y | 40 | 29 | [7 empty] | 김형철 | 2 |  | Y |  |  |  |  | 156.3 |  | 174.88 | 0 | A |  | 1558 | 3 | 0.14 | 1515 | 1.1 | 59 | 26 | 238 | 3:58 | 25 | 25 | 23 | 0 |  | 0 |  | 380 | AR | 2021-10-21 16:01 | 2021-10-21 16:25 | 24 | 2021-10-21 15:59 | 26 |  |  |  |  | Y |  |  |  | Y | [5 empty] | 113.44 | 54.15 | [20 empty] | 1.2 |  |  | 0.01 | 0 | A | [9 empty] | 0 | 16 | 206 | 0 | 0 | 127 | 0 | 762 | 0 | 398 | 0 | 0 | 53 | 39
2021-10-21 | A67630 | 1 | 고탄소 | STB2 |  | Al 탈산 | B | 36 | 44 | 51100 | 81.28 | B | B | B |  | 1 | 1 |  | 1520 | 1531 | 5600 |  |  | 5600 | 55.16 | 12 | 101532 | 1562 |  | Y | 41 | 33 | [7 empty] | 김형철 | 2 |  |  | Y |  |  |  | 103.95 | 12-9 | 296.59 | 0 | A |  | 1562 | 3 | 0.14 | 1523 | 1.03 | 67 | 31 | 236 | 3:56 | 25 | 25 | 24 | 0 |  | 0 |  | 380 | AR | 2021-10-21 17:01 | 2021-10-21 17:28 | 27 | 2021-10-21 16:58 | 29 |  |  |  |  | Y |  |  |  | Y | [5 empty] | 112.96 | 50.12 | [20 empty] | 0.82 |  |  | 0 | 0 | B | [9 empty] | 0 | 0 | 181 | 0 | 0 | 127 | 0 | 937 | 0 | 736 | 0 | 0 | 73 | 19
2021-10-21 | B67052 | 2 | 중탄소 | SBMA75 |  | Al 탈산 | B | 6 | 65 | 49500 | 96.28 | B | B |  | B | 2 |  | 1 | 1540 | 1547 | 7200 | 12200 |  | 19400 | 208.44 | 11 | 93071 | 1634 |  | Y | 49 | 35 | 연주 쫒겨 9텝 사용 연주 종료되어 래들 교체후 재작업 | Y |  | 03 |  |  |  | 임승우 | 2 |  |  |  |  | Y |  | 103.9 | 12-5 | 129.08 | 18 | A |  | 1634 | 1 | 0.44 | 1574 | 1.35 | 83 | 41 | 420 | 7:00 | 16 | 17 | 0 | 133 |  | 46.56 | 0 | 0 | N2 | 2021-10-21 20:29 | 2021-10-21 21:04 | 35 | 2021-10-21 20:19 | 45 | [14 empty] | 0 | 18.84 | [23 empty] | 0.4 | 0.4 | A | [9 empty] | 0 | 0 | 0 | 0 | 0 | 90 | 0 | 1393 | 0 | 0 | 0 | 0 | 166 | 0 |  |  | 4
2021-10-21 | A67631 | 1 | 고탄소 | STB2 |  | Al 탈산 | B | 5 | 33 | 52600 | 86.83 | B | B | B |  | 1 | 1 |  | 1520 | 1573 | 4400 |  |  | 4400 | 43.34 | 12 | 101532 | 1568 |  | Y | 43 | 33 | [7 empty] | 김형철 | 2 |  | Y |  |  |  |  | 100.7 | 12-8 | 209.66 | 0 | A |  | 1568 | 3 | 0.14 | 1521 | 1.09 | 65 | 34 | 237 | 3:57 | 25 | 25 | 25 | 0 |  | 0 |  | 380 | AR | 2021-10-21 18:08 | 2021-10-21 18:33 | 25 | 2021-10-21 18:06 | 28 |  |  |  |  | Y |  |  |  | Y | [5 empty] | 113.04 | 74.37 | [20 empty] | 1.22 |  |  | 0.01 | 0 | A | [9 empty] | 0 | 83 | 196 | 0 | 0 | 126 | 0 | 762 | 0 | 615 | 0 | 0 | 88 | 32
2021-10-21 | A67632 | 1 | 고탄소 | STB2 |  | Al 탈산 | B | 32 | 55 | 52100 | 82.25 | B | B | B |  | 1 | 1 |  | 1520 | 1546 | 5100 |  |  | 5100 | 50.23 | 12 | 101532 | 1564 |  | Y | 44 | 29 | [7 empty] | 김형철 | 2 |  |  | Y |  |  |  | 107.95 | 13-1 | 213.3 | 0 | A |  | 1564 | 3 | 0.14 | 1526 | 1.03 | 70 | 33 | 250 | 4:10 | 25 | 25 | 26 | 0 |  | 0 |  | 380 | AR | 2021-10-21 19:01 | 2021-10-21 19:34 | 33 | 2021-10-21 18:59 | 35 |  |  |  |  | Y |  |  |  | Y | [5 empty] | 113.81 | 37.77 | [20 empty] | 0.84 |  |  | 0.05 | 0 | A | [9 empty] | 0 | 33 | 250 | 0 | 0 | 128 | 0 | 817 | 0 | 396 | 0 | 0 | 73 | 11
2021-10-21 | A67633 | 1 | 고탄소 | STB2 |  | Al 탈산 | B | 29 | 38 | 48900 | 81.72 | B | B | B |  | 1 | 1 |  | 1520 | 1533 | 5000 |  |  | 5000 | 59.09 | 10 | 84610 | 1560 |  | Y | 40 | 33 | [7 empty] | 김형철 | 2 |  | Y |  |  |  |  | 101.35 | 12-8 | 247.48 | 0 | A |  | 1560 | 3 | 0.14 | 1523 | 0.93 | 67 | 31 | 242 | 4:02 | 25 | 25 | 27 | 0 |  | 0 |  | 380 | AR | 2021-10-21 20:13 | 2021-10-21 20:41 | 28 | 2021-10-21 20:10 | 30 |  |  |  |  | Y |  |  |  | Y | [5 empty] | 114.38 | 56.28 | [20 empty] | 0.74 |  |  | 0.04 | 0 | A | [9 empty] | 0 | 20 | 248 | 0 | 0 | 127 | 0 | 729 | 0 | 397 | 0 | 0 | 0 | 19
2021-10-21 | A67634 | 1 | 고탄소 | STB2 |  | Al 탈산 | B | 36 | 45 | 52200 | 81.92 | B | B | B |  | 1 | 1 |  | 1520 | 1560 | 4700 |  |  | 4700 | 46.29 | 12 | 101532 | 1563 |  | Y | 45 | 27 | [7 empty] | 김형철 | 2 |  |  | Y |  |  |  | 104.5 | 12-10 | 204.75 | 0 | A |  | 1563 | 3 | 0.13 | 1526 | 1.06 | 70 | 35 | 238 | 3:58 | 25 | 25 | 28 | 0 |  | 0 |  | 380 | AR | 2021-10-21 21:13 | 2021-10-21 21:44 | 31 | 2021-10-21 21:11 | 33 |  |  |  |  | Y |  |  |  | Y | [5 empty] | 113.81 | 28.57 | [20 empty] | 1.19 |  |  | 0.1 | 0 | A | [9 empty] | 0 | 50 | 265 | 0 | 0 | 126 | 0 | 759 | 0 | 552 | 0 | 0 | 74 | 28
2021-10-21 | B67053 | 2 | 중탄소 | SBMA75 |  | Al 탈산 | B | 18 | 63 | 49600 | 90.63 | B | B |  | B | 1 |  | 1 | 1540 | 1554 | 7100 |  |  | 7100 | 76.29 | 11 | 93071 | 1628 |  | Y | 42 | 36 | [7 empty] | 최남길 | 2 |  |  |  |  | Y |  | 103.6 | 12-5 | 0 | 127.2 | A |  | 1629 | 1 | 0.64 | 1568 | 1.42 | 77 | 36 | 361 | 6:01 | 16 | 18 | 0 | 134 | 30 | 26.88 | 0 | 0 | N2 | 2021-10-21 21:37 | 2021-10-21 22:09 | 33 | 2021-10-21 21:26 | 43 |  |  |  |  | N | [8 empty] | 5 | 0 | 15.48 | [23 empty] | 0.6 | 0.6 | A | [9 empty] | 56 | 0 | 587 | 0 | 0 | 297 | 0 | 695 | 0 | 283 | 0 | 0 | 69 | 5 |  |  | 4
2021-10-21 | A67635 | 1 | 고탄소 | STB2 | TUNDISH교체전 | Al 탈산 | B | 5 | 34 | 52600 | 86.72 | B | B | C |  | 1 | 1 |  | 1520 | 1577 | 4900 |  |  | 4900 | 58.55 | 10 | 83686 | 1559 |  | Y | 51 | 28 | [7 empty] | 김형철 | 2 |  |  | Y | [5 empty] | 185.6 | 0 | A |  | 1561 | 3 | 0.13 | 1526 | 1.03 | 70 | 36 | 236 | 3:56 | 25 | 25 | 29 | 0 |  | 0 |  | 350 | AR | 2021-10-21 22:16 | 2021-10-21 22:48 | 32 | 2021-10-21 22:14 | 34 |  |  |  |  | Y |  |  |  | Y | [5 empty] | 104.39 | 24.03 | [20 empty] | 0.93 |  |  | 0.01 | 0 | A | [9 empty] | 0 | 32 | 239 | 27 | 0 | 129 | 0 | 850 | 0 | 651 | 0 | 0 | 86 | 45
2021-10-21 | B67054 | 2 | 중탄소 | SBMA75 |  | Al 탈산 | B | 1 | 70 | 51850 | 103.8 | B | B |  | C | 1 |  | 1 | 1540 | 1541 | 8000 |  |  | 8000 | 85.96 | 11 | 93071 | 1637 |  | Y | 49 | 40 |  |  | B67051 | 02 |  |  |  | 최남길 | 2 |  |  | Y |  | Y |  | 102.25 | 12-2 | 236.56 | 0 | A |  | 1634 | 1 | 0.39 | 1571 | 1.47 | 80 | 34 | 312 | 5:12 | 16 | 17 | 0 | 135 |  | 91 | 0 | 0 | N2 | 2021-10-21 22:52 | 2021-10-21 23:09 | 17 | 2021-10-21 22:33 | 36 | [14 empty] | 0 | 21.1 | [23 empty] | 0.84 | 0.84 | A | [9 empty] | 32 | 0 | 266 | 82 | 0 | 275 | 0 | 760 | 0 | 236 | 0 | 0 | 55 | 60 |  |  | 4
2021-10-21 | A67636 | 1 | 중탄소 | 42CRMO4MS | TUNDISH교체 | Al 탈산 | B | 32 | 56 | 51700 | 86.55 | C | C | C |  | 1 | 1 |  | 1530 | 1514 | 7700 |  |  | 7700 | 87.98 | 10 | 87520 | 1629 |  | Y | 47 | 38 | [7 empty] | 양성호 | 3 | [6 empty] | 99.2 | 12-2 | 295.3 | 0 | A |  | 1624 | 3 | 0.18 | 1581 | 1.1 | 88 | 26 | 250 | 4:10 | 25 | 25 | 30 | 0 |  | 0 |  | 600 | AR | 2021-10-21 23:30 | 2021-10-22 00:15 | 46 | 2021-10-21 23:28 | 47 |  |  |  |  | Y |  |  |  | Y | [5 empty] | 155.17 | 51.75 | [19 empty] | 2.06 |  |  |  | 3.21 | 0 | A | [9 empty] | 1426 | 41 | 742 | 44 | 0 | 192 | 0 | 753 | 0 | 551 | 0 | 0 | 97 | 27 |  |  |  |  | 1
2021-10-21 | B67055 | 2 | 중탄소 | SBMA75 |  | Al 탈산 | B | 16 | 85 | 51350 | 104.8 | C | C |  | C | 1 |  | 1 | 1540 | 1554 | 6900 |  |  | 6900 | 67.96 | 12 | 101532 | 1629 |  | Y | 45 | 36 |  |  | B67052 | 04 |  |  |  | 최남길 | 2 | [6 empty] | 110.15 | 12-7 | 285.24 | 0 | A |  | 1620 | 1 | 0.41 | 1561 | 1.23 | 70 | 29 | 274 | 4:34 | 16 | 17 | 0 | 136 |  | 77.91 | 0 | 0 | N2 | 2021-10-21 23:56 | 2021-10-22 00:17 | 20 | 2021-10-21 23:39 | 38 |  |  |  |  | N | [8 empty] | 4 | 0 | 20.46 | [23 empty] | 0.77 | 0.77 | A | [9 empty] | 0 | 0 | 406 | 82 | 0 | 346 | 0 | 549 | 0 | 254 | 0 | 0 | 77 | 38
2021-10-21 | A67637 | 1 | 중탄소 | 42CRMO4MS |  | Al 탈산 | B | 29 | 39 | 52000 | 89.68 | C | C | C |  | 1 | 1 |  | 1530 | 1527 | 7000 |  |  | 7000 | 66.65 | 12 | 105024 | 1598 |  | Y | 48 | 39 | [7 empty] | 양성호 | 2 |  |  | Y |  |  |  | 108.65 | 13-5 | 220.93 | 0 | A |  | 1603 | 3 | 0.17 | 1563 | 0.95 | 70 | 26 | 234 | 3:54 | 25 | 25 | 31 | 0 |  | 0 |  | 450 | AR | 2021-10-22 00:37 | 2021-10-22 01:17 | 41 | 2021-10-22 00:36 | 41 |  |  |  |  | Y |  |  |  | Y | [5 empty] | 122.85 | 71.31 | [20 empty] | 2.04 |  |  | 9.2 | 0 | A | [9 empty] | 1538 | 45 | 843 | 54 | 0 | 188 | 0 | 848 | 0 | 607 | 0 | 0 | 98 | 11
2021-10-21 | B67056 | 2 | 중탄소 | SBMA75 |  | Al 탈산 | B | 6 | 66 | 48750 | 109.18 | C | C |  | C | 1 |  | 1 | 1540 | 1544 | 6900 |  |  | 6900 | 67.96 | 12 | 101532 | 1628 |  | Y | 45 | 36 |  |  | B67053 | 04 |  |  |  | 추창도 | 2 |  |  |  |  | Y |  |  |  | 246.03 | 0 | A |  | 1615 | 1 | 0.45 | 1564 | 1.02 | 73 | 34 | 286 | 4:46 | 16 | 18 | 0 | 137 |  | 152.72 | 0 | 0 | N2 | 2021-10-22 01:09 | 2021-10-22 01:28 | 19 | 2021-10-22 00:48 | 40 |  |  |  |  | N | [8 empty] | 4 | 0.14 | 34.92 | [23 empty] | 1.16 | 1.16 | A | [9 empty] | 32 | 0 | 406 | 61 | 0 | 280 | 0 | 507 | 0 | 257 | 0 | 0 | 52 | 14 |  |  | 4
2021-10-21 | A67638 | 1 | 중탄소 | 42CRMO4MS |  | Al 탈산 | B | 36 | 46 | 51800 | 90.45 | C | C | C |  | 1 | 1 |  | 1530 | 1521 | 6800 |  |  | 6800 | 77.7 | 10 | 87520 | 1605 |  | Y | 43 | 33 | [7 empty] | 양성호 | 2 |  | Y |  |  |  |  | 101.3 | 12-6 | 235.05 | 0 | A |  | 1589 | 3 | 0.16 | 1554 | 0.74 | 61 | 20 | 235 | 3:55 | 25 | 25 | 32 | 0 |  | 0 |  | 300 | AR | 2021-10-22 01:52 | 2021-10-22 02:27 | 35 | 2021-10-22 01:51 | 36 |  |  |  |  | Y |  |  |  | Y | [5 empty] | 141.84 | 23.95 | [23 empty] | 21.42 | 0 | A | [9 empty] | 1554 | 23 | 835 | 43 | 0 | 181 | 0 | 750 | 0 | 547 | 0 | 0 | 98 | 24
2021-10-21 | B67057 | 2 | 중탄소 | SBMA75 |  | Al 탈산 | B | 18 | 64 | 49500 | 98.2 | C | C |  | C | 1 |  | 1 | 1540 | 1552 | 6100 |  |  | 6100 | 60.37 | 12 | 101045 | 1625 |  | Y | 41 | 32 |  |  | B67054 | 04 |  |  |  | 추창도 | 2 | [6 empty] | 105.3 | 12-6 | 188.47 | 0 | A |  | 1620 | 1 | 0.43 | 1555 | 1.51 | 64 | 26 | 277 | 4:37 | 18 | 19 | 0 | 138 |  | 73.66 | 0 | 0 | N2 | 2021-10-22 02:13 | 2021-10-22 02:38 | 25 | 2021-10-22 01:52 | 46 |  |  |  |  | N | [8 empty] | 4.3 | 0 | 18.82 | [23 empty] | 1.11 | 1.11 | A | [9 empty] | 0 | 0 | 0 | 56 | 0 | 277 | 0 | 499 | 0 | 254 | 0 | 0 | 52 | 34 |  |  | 4
2021-10-21 | A67639 | 1 | 중탄소 | 42CRMO4MS |  | Al 탈산 | B | 5 | 35 | 52300 | 88.7 | C | C | C |  | 1 | 1 |  | 1530 | 1541 | 6600 |  |  | 6600 | 62.84 | 12 | 105024 | 1607 |  | Y | 47 | 33 | [7 empty] | 양성호 | 2 |  |  | Y |  |  |  | 99.45 | 12-7 | 149.06 | 0 | A |  | 1608 | 3 | 0.16 | 1563 | 1.1 | 70 | 22 | 241 | 4:01 | 25 | 25 | 33 | 0 |  | 0 |  | 700 | AR | 2021-10-22 02:50 | 2021-10-22 03:27 | 37 | 2021-10-22 02:49 | 38 |  |  |  |  | Y |  |  |  | Y | [5 empty] | 183.46 | 51.28 | [23 empty] | 28.52 | 0 | A | [9 empty] | 1635 | 11 | 825 | 24 | 0 | 193 | 0 | 905 | 0 | 647 | 0 | 0 | 98 | 38
2021-10-21 | B67058 | 2 | 중탄소 | SBMA75 | TUNDISH교체전 | Al 탈산 | B | 1 | 71 | 52450 | 107.85 | C | C |  | C | 1 |  | 1 | 1540 | 1580 | 6000 |  |  | 6000 | 54.26 | 14 | 110582 | 1631 |  | Y | 41 | 31 |  |  | B67055 | 04 |  |  |  | 추창도 | 2 | [6 empty] | 105.75 | 12-6 | 208.06 | 0 | A |  | 1623 | 1 | 0.45 | 1557 | 0 | 66 | 29 | 295 | 4:55 | 16 | 18 | 0 | 139 |  | 85.96 | 0 | 0 | N2 | 2021-10-22 03:18 | 2021-10-22 03:43 | 25 | 2021-10-22 02:54 | 50 |  |  |  |  | N | [9 empty] | 0 | 22.8 | [23 empty] | 1.78 | 1.78 | A | [9 empty] | 0 | 0 | 0 | 41 | 0 | 278 | 0 | 504 | 0 | 256 | 0 | 0 | 118 | 24 |  |  | 4
2021-10-21 | B67059 | 2 | 저탄소 | AE6418HG | TUNDISH교체 | Al 탈산 | B | 16 | 86 | 51200 | 117.38 | C | C |  | C | 1 |  | 1 | 1555 | 1553 | 8800 |  |  | 8800 | 93.18 | 12 | 94438 | 1672 |  | Y | 50 | 44 | [7 empty] | 추창도 | 2 |  |  |  |  | Y |  | 107.4 | 12-4 | 243.66 | 0 | A |  | 1654 | 1 | 0.42 | 1581 | 1.26 | 91 | 36 | 365 | 6:05 | 15 | 21 | 0 | 140 | 70 | 61.68 | 0 | 0 | AR | 2021-10-22 04:28 | 2021-10-22 05:11 | 44 | 2021-10-22 04:13 | 58 |  |  |  |  | N | [8 empty] | 4.2 | 18.79 | 0 | [16 empty] | 0.9 |  |  | 1.82 |  |  |  | 0.09 | 0.09 | A | [9 empty] | 105 | 0 | 0 | 72 | 0 | 0 | 0 | 699 | 0 | 0 | 0 | 0 | 142 | 53 |  |  |  |  | 1
2021-10-21 | A67640 | 1 | 중탄소 | 42CRMO4MS |  | Al 탈산 | B | 32 | 57 | 51100 | 83.37 | C | C | C |  | 1 | 1 |  | 1530 | 1535 | 6300 |  |  | 6300 | 71.98 | 10 | 87520 | 1602 | 364 | Y | 45 | 32 | [7 empty] | 양성호 | 3 |  |  | Y |  |  |  | 105.1 | 12-8 | 204.25 | 0 | A |  | 1597 | 3 | 0.18 | 1554 | 1.13 | 61 | 23 | 234 | 3:54 | 25 | 25 | 34 | 0 |  | 0 |  | 600 | AR | 2021-10-22 03:59 | 2021-10-22 04:24 | 25 | 2021-10-22 03:58 | 26 |  |  |  |  | Y |  |  |  | Y | [5 empty] | 163.73 | 46.3 | [23 empty] | 101.89 | 0 | A | [9 empty] | 1586 | 24 | 834 | 49 | 0 | 201 | 0 | 939 | 0 | 647 | 0 | 0 | 96 | 35
2021-10-21 | A67641 | 1 | 중탄소 | 42CRMO4MS |  | Al 탈산 | B | 29 | 40 | 51900 | 88.62 | C | C | C |  | 1 | 1 |  | 1530 | 1515 | 7000 |  |  | 7000 | 66.65 | 12 | 105024 | 1597 |  | Y | 47 | 36 | [7 empty] | 양성호 | 2 |  |  | Y |  |  |  | 101.75 | 12-8 | 334.14 | 0 | A |  | 1597 | 3 | 0.18 | 1552 | 1.07 | 59 | 25 | 269 | 4:29 | 25 | 25 | 35 | 0 |  | 0 |  | 600 | AR | 2021-10-22 05:07 | 2021-10-22 05:26 | 19 | 2021-10-22 05:06 | 20 |  |  |  |  | Y |  |  |  | Y | [5 empty] | 167.53 | 67.23 | [20 empty] | 1.05 |  |  | 139.49 | 0 | A | [9 empty] | 1507 | 0 | 816 | 35 | 0 | 197 | 0 | 894 | 0 | 593 | 0 | 0 | 97 | 26
2021-10-21 | B67060 | 2 | 저탄소 | AE6418HG |  | Al 탈산 | B | 6 | 67 | 49250 | 98.72 | C | C |  | C | 1 |  | 1 | 1555 | 1582 | 7000 |  |  | 7000 | 74.42 | 12 | 94056 | 1636 |  | Y | 46 | 41 | [7 empty] | 추창도 | 2 | [6 empty] | 111.15 | 13-2 | 327.17 | 0 | A |  | 1626 | 1 | 0.42 | 1561 | 1.42 | 71 | 26 | 314 | 5:14 | 15 | 17 | 0 | 141 |  | 52.19 | 0 | 0 | AR | 2021-10-22 05:26 | 2021-10-22 06:19 | 53 | 2021-10-22 05:10 | 69 | [14 empty] | 15.11 | 0 | [23 empty] | 0.46 | 0.46 | A | [9 empty] | 203 | 0 | 0 | 121 | 0 | 8 | 0 | 695 | 0 | 0 | 0 | 0 | 152 | 51
2021-10-21 | A67642 | 1 | 중탄소 | 42CRMO4MS |  | Al 탈산 | B | 36 | 47 | 51500 | 82.97 | C | C | A |  | 1 | 1 |  | 1530 | 1529 | 6500 |  |  | 6500 | 74.27 | 10 | 87520 | 1599 |  | Y | 45 | 34 | [7 empty] | 양성호 | 2 |  |  | Y | [5 empty] | 248.48 | 0 | A |  | 1594 | 3 | 0.17 | 1560 | 0.94 | 67 | 31 | 241 | 4:01 | 25 | 26 | 36 | 0 |  | 0 |  | 400 | AR | 2021-10-22 06:01 | 2021-10-22 06:28 | 26 | 2021-10-22 05:59 | 28 |  |  |  |  | Y |  |  |  | Y | [5 empty] | 120.1 | 35.86 | [20 empty] | 1.21 |  |  | 0.01 | 0 | A | [9 empty] | 1572 | 39 | 861 | 20 | 0 | 221 | 0 | 995 | 0 | 668 | 0 | 0 | 97 | 42
2021-10-21 | B67061 | 2 | 저탄소 | AE6418HG | 연주종료 | Al 탈산 | B | 18 | 65 | 50200 | 103.2 | C | C |  | A | 1 |  | 1 | 1555 | 1586 | 6700 |  |  | 6700 | 60.75 | 14 | 110284 | 1637 | 343 | Y | 48 | 40 | [7 empty] | 추창도 | 2 |  |  |  |  | Y |  | 107.1 | 12-8 | 268.76 | 0 | A |  | 1622 | 1 | 0.35 | 1569 | 1.1 | 79 | 27 | 241 | 4:01 | 15 | 15 | 0 | 142 |  | 33.88 | 0 | 0 | AR | 2021-10-22 06:30 | 2021-10-22 07:30 | 60 | 2021-10-22 06:17 | 74 |  |  |  |  | N | [8 empty] | 5 | 10.67 | 0 | [23 empty] | 0.14 | 0.14 | A | [9 empty] | 190 | 0 | 410 | 97 | 0 | 0 | 0 | 504 | 0 | 0 | 0 | 0 | 99 | 45
2021-10-21 | A67643 | 1 | 중탄소 | 42CRMO4MS |  | Al 탈산 | B | 5 | 36 | 51900 | 80.22 | C | A | A |  | 1 | 1 |  | 1530 | 1521 | 7000 |  |  | 7000 | 79.98 | 10 | 87520 | 1595 | 331 | Y | 45 | 35 | [7 empty] | 양성호 | 2 |  |  | Y |  |  |  | 104.15 | 13-1 | 239.06 | 0 | A |  | 1595 | 3 | 0.15 | 1563 | 0.91 | 70 | 29 | 234 | 3:54 | 25 | 26 | 37 | 0 |  | 0 |  | 500 | AR | 2021-10-22 06:56 | 2021-10-22 07:32 | 36 | 2021-10-22 06:56 | 36 |  |  |  |  | Y |  |  |  | Y | [5 empty] | 142.63 | 31.11 | [20 empty] | 0.96 |  |  | 2.36 | 0 | A | [9 empty] | 1541 | 20 | 707 | 39 | 0 | 180 | 0 | 1096 | 0 | 593 | 0 | 0 | 143 | 15
2021-10-22 | B67062 | 2 | 저탄소 | 18CRNIMO7HI |  | Al 탈산 | I | 1 | 72 | 52400 | 115.43 | A | A |  | A | 1 |  | 1 | 1560 | 1578 | 8700 |  |  | 8700 | 114.17 | 6 | 76200 | 1703 |  | INGOT | 51 | 43 | [7 empty] | 임현진 | 0 |  |  |  |  | Y |  |  |  | 0 | 293.06 | A |  | 1689 | 1 | 0.46 | 1590 | 1.95 | 84 |  | 325 | 5:25 | 25 | 29 | 0 | 143 |  | 277.71 | 0 | 0 | N2 | 2021-10-22 08:05 |  | 37 | 2021-10-22 07:44 | [5 empty] | Y | [8 empty] | 7 | 0 | 92.36 | [16 empty] | 0.5 |  | 1 |  |  |  |  | 0.25 | 0.25 | A | [9 empty] | 892 | 1199 | 0 | 262 | 0 | 364 | 0 | 1312 | 0 | 257 | 0 | 0 | 149 | 5
2021-10-22 | A67644 | 1 | 중탄소 | 42CRMO4MS |  | Al 탈산 | B | 32 | 58 | 51500 | 88.1 | A | A | A |  | 1 | 1 |  | 1530 | 1546 | 6800 |  |  | 6800 | 64.75 | 12 | 105024 | 1586 |  | Y | 50 | 42 |  |  | A67641 |  |  |  |  | 조관훈 | 2 |  |  | Y |  |  |  | 108.8 | 13-1 | 319.62 | 0 | A |  | 1586 | 3 | 0.13 | 1588 | -0.06 | 95 | 26 | 111 | 1:51 | 25 | 26 | 38 | 0 |  | 0 |  | 300 | AR | 2021-10-22 08:02 | 2021-10-22 08:37 | 35 | 2021-10-22 08:00 | 37 |  |  |  |  | Y |  |  |  | Y | [5 empty] | 82.76 | 45.5 | [20 empty] | 1.27 |  |  | 0.01 | 0 | A | [9 empty] | 1451 | 56 | 0 | 69 | 0 | 235 | 0 | 1137 | 0 | 792 | 0 | 0 | 146 | 54
2021-10-22 | B67063 | 2 | 저탄소 | SCM415C2 |  | Al 탈산 | I | 16 | 87 | 50950 | 96.07 | A | A |  | A | 1 |  | 1 | 1560 | 1604 | 6600 |  |  | 6600 | 64.71 | 12 | 102000 | 1682 |  | INGOT | 47 | 35 | [7 empty] | 임현진 | [9 empty] | 1.55 | 299.59 | A |  | 1671 | 1 | 0.34 | 1606 | 1.64 | 90 |  | 396 | 6:36 | 20 | 21 | 0 | 144 | 250 | 199.84 | 0 | 0 | N2 | 2021-10-22 09:03 |  | 38 | 2021-10-22 08:49 | [5 empty] | Y | [8 empty] | 5 | 0 | 52.98 | [16 empty] | 0.5 |  | 0.8 |  |  |  |  | 0.23 | 0.23 | A | [9 empty] | 755 | 596 | 0 | 73 | 0 | 265 | 0 | 599 | 0 | 202 | 0 | 0 | 0 | 5
2021-10-22 | A67645 | 1 | 중탄소 | 42CRMO4MS |  | Al 탈산 | B | 29 | 41 | 51500 | 84.13 | A | A | A |  | 1 | 1 |  | 1530 | 1515 | 7300 |  |  | 7300 | 69.51 | 12 | 105024 | 1600 |  | Y | 48 | 37 |  |  | A67642 |  |  |  |  | 조관훈 | 2 |  |  | Y |  |  |  | 100.9 | 12-7 | 300.76 | 0 | A |  | 1600 | 3 | 0.15 | 1566 | 0.92 | 73 | 27 | 278 | 4:38 | 25 | 25 | 39 | 0 |  | 0 |  | 550 | AR | 2021-10-22 09:00 | 2021-10-22 09:44 | 45 | 2021-10-22 08:59 | 45 |  |  |  |  | Y |  |  |  | Y | [5 empty] | 162.02 | 37.31 | [20 empty] | 1.28 |  |  | 1.28 | 0 | A | [9 empty] | 1577 | 0 | 0 | 21 | 0 | 165 | 0 | 1044 | 0 | 692 | 0 | 0 | 145 | 39
2021-10-22 | B67064 | 2 | 중탄소 | 42CRMO4MS | TUNDISH교체전 | Al 탈산 | B | 6 | 68 | 48750 | 146.98 | A | A | A |  | 1 | 1 |  | 1540 | 1590 | 8900 |  |  | 8900 | 79.64 | 14 | 111748 | 1600 |  | Y | 103 | 62 |  |  | B67062 | 04 |  |  |  | 박용우 |  |  |  | Y |  |  |  | 108.4 | 12-9 | 402.72 | 0 | A |  | 1600 | 3 | 0.17 | 1584 | 0.36 | 91 | 42 | 249 | 4:09 | 25 | 25 | 41 | 0 |  | 0 |  | 800 | AR | 2021-10-22 10:56 | 2021-10-22 11:56 | 60 | 2021-10-22 10:56 | 60 |  |  |  |  | Y |  |  |  | Y | [5 empty] | 201.45 | 85.06 | [20 empty] | 1.14 |  |  | 40.21 | 0 | A | [9 empty] | 0 | 1409 | 0 | 769 | 0 | 233 | 0 | 1103 | 0 | 404 | 0 | 0 | 201 | 10
2021-10-22 | A67646 | 1 | 중탄소 | 42CRMO4MS |  | Al 탈산 | B | 36 | 48 | 51900 | 89.33 | A | A | A |  | 1 | 1 |  | 1530 | 1522 | 7600 |  |  | 7600 | 87.37 | 10 | 86986 | 1598 |  | Y | 52 | 40 |  |  | A67643 |  |  |  |  | 조관훈 | 2 |  |  | Y |  |  |  | 107.5 | 13-2 | 428.1 | 0 | A |  | 1598 | 3 | 0.14 | 1562 | 0.97 | 69 | 29 | 257 | 4:17 | 25 | 25 | 40 | 0 |  | 0 |  | 400 | AR | 2021-10-22 10:05 | 2021-10-22 10:46 | 41 | 2021-10-22 10:04 | 42 |  |  |  |  | Y |  |  |  | Y | [5 empty] | 119.9 | 41.71 | [20 empty] | 1.05 |  |  | 15.88 | 0 | A | [9 empty] | 1525 | 25 | 0 | 19 | 0 | 163 | 0 | 1043 | 0 | 694 | 0 | 0 | 191 | 53
2021-10-22 | A67647 | 1 | 저탄소 | SCM415C2 |  | Al 탈산 | I | 5 | 37 | 52300 | 91.15 | A | A | A |  | 1 | 1 |  | 1545 | 1524 | 7600 |  |  | 7600 | 81.2 | 22 | 93600 | 1648 |  | INGOT | 55 | 40 |  |  | A67644 |  |  |  |  | 조관훈 | 2 |  | Y | [6 empty] | 0 | 280.65 | A |  | 1648 | 3 | 0.15 | 1610 | 1.31 | 94 |  | 274 | 4:34 | 20 | 21 | 42 | 0 |  | 0 |  | 800 | N2 | 2021-10-22 11:33 |  | 28 | 2021-10-22 11:26 | [5 empty] | Y |  |  |  | Y | [5 empty] | 19.56 | 167.26 | [18 empty] | 0.9 |  |  |  |  | 239.81 | 0 | A | [9 empty] | 496 | 615 | 0 | 9 | 0 | 213 | 0 | 597 | 0 | 399 | 0 | 0 | 0 | 5 |  |  | 6
2021-10-22 | A67648 | 1 | 저탄소 | SCR420HON | TUNDISH교체 | Al 탈산 | B | 32 | 59 | 51900 | 91.83 | A | A | A |  | 1 | 1 |  | 1540 | 1535 | 7100 |  |  | 7100 | 69.93 | 12 | 101532 | 1657 |  | Y | 44 | 33 |  |  | A67645 |  |  |  |  | 조관훈 | 2 |  | Y |  |  |  |  | 103.55 | 12-6 | 0.01 | 103.41 | A |  | 1657 | 3 | 0.14 | 1600 | 1.24 | 90 | 26 | 247 | 4:07 | 16 | 21 | 43 | 0 |  | 0 |  | 999 | N2 | 2021-10-22 12:32 | 2021-10-22 13:28 | 57 | 2021-10-22 12:30 | 59 |  |  |  |  | Y |  |  |  | Y | [5 empty] | 0 | 269.09 | [19 empty] | 2.34 |  |  |  | 0.04 | 2.08 | A | [9 empty] | 903 | 605 | 0 | 14 | 0 | 228 | 0 | 597 | 0 | 399 | 0 | 0 | 0 | 24 |  |  |  |  | 1
2021-10-22 | A67649 | 1 | 저탄소 | SCR420HON |  | Al 탈산 | B | 29 | 42 | 51700 | 85.7 | A | A | A |  | 1 | 1 |  | 1540 | 1583 | 6000 |  |  | 6000 | 70.91 | 10 | 84610 | 1644 |  | Y | 43 | 34 |  |  | A67646 |  |  |  |  | 조관훈 | 2 |  |  | Y |  |  |  | 103.9 | 12-10 | 0 | 252.21 | A |  | 1644 | 3 | 0.15 | 1597 | 1.15 | 87 | 39 | 262 | 4:22 | 16 | 21 | 44 | 0 |  | 0 |  | 999 | N2 | 2021-10-22 13:32 | 2021-10-22 14:25 | 54 | 2021-10-22 13:30 | 56 |  |  |  |  | Y |  |  |  | Y | [5 empty] | 0 | 270.29 | [23 empty] | 0 | 20.84 | A | [9 empty] | 566 | 895 | 0 | 9 | 0 | 223 | 0 | 597 | 0 | 399 | 0 | 0 | 0 | 20
2021-10-22 | B67065 | 2 | 저탄소 | SM18CM9 | 연주시작 | Al 탈산 | B | 1 | 73 | 51800 | 119.48 | A | A |  | B | 1 |  | 1 | 1555 | 1529 | 9300 |  |  | 9300 | 98.17 | 13 | 94732 | 1693 | 682 | Y | 56 | 48 | [7 empty] | 임현진 | 2 |  |  |  |  | Y |  | 93.7 | 11-4 | 269.51 | 0 | A |  | 1683 | 1 | 0.72 | 1600 | 1.97 | 87 | 37 | 350 | 5:50 | 18 | 20 | 0 | 1 |  | 146.05 | 0 | 0 | Ar | 2021-10-22 14:46 | 2021-10-22 14:52 | 6 | 2021-10-22 14:20 | 32 |  |  |  |  | Y | [8 empty] | 5.5 | 56.15 | 0 | 칸수부족 수소측정불가 | [18 empty] | 2.63 | 1.46 |  |  | 0.1 | 0.1 | A | [9 empty] | 0 | 0 | 952 | 320 | 0 | 325 | 0 | 1256 | 0 | 200 | 0 | 0 | 259 | 23 |  |  | 6 |  | 1
2021-10-22 | A67650 | 1 | 저탄소 | SCR420HON |  | Al 탈산 | B | 36 | 49 | 51800 | 101.27 | A | A | B |  | 1 | 1 |  | 1540 | 1569 | 7200 |  |  | 7200 | 70.91 | 12 | 101532 | 1634 |  | Y | 50 | 42 |  |  | B67064 |  |  |  |  | 조관훈 | 2 |  |  | Y |  |  |  | 111.8 | 13-6 | 0 | 280.89 | A |  | 1634 | 3 | 0.16 | 1589 | 0.9 | 79 | 36 | 270 | 4:30 | 16 | 21 | 45 | 0 |  | 0 |  | 800 | N2 | 2021-10-22 14:41 | 2021-10-22 15:20 | 39 | 2021-10-22 14:39 | 42 |  |  |  |  | Y |  |  |  | Y | [5 empty] | 0 | 300.83 | [23 empty] | 0 | 0.16 | A | [9 empty] | 971 | 717 | 0 | 48 | 0 | 248 | 0 | 794 | 0 | 596 | 0 | 0 | 0 | 34 |  |  | 4
2021-10-22 | B67066 | 2 | 저탄소 | SM18CM9 |  | Al 탈산 | B | 31 | 1 | 53800 | 96.85 | A | B |  | B | 1 |  | 1 | 1555 | 1575 | 6400 |  |  | 6400 | 67 | 12 | 95529 | 1660 |  | Y | 40 | 33 | [7 empty] | 최남길 | 2 |  |  |  |  | Y |  | 98.9 | 13-4 | 121.16 | 0 | A |  | 1656 | 1 | 0.42 | 1575 | 1.62 | 62 | 25 | 265 | 4:25 | 18 | 19 | 0 | 2 |  | 40.84 | 0 | 0 | Ar | 2021-10-22 15:29 | 2021-10-22 15:48 | 20 | 2021-10-22 15:18 | 30 |  |  |  |  | Y | [8 empty] | 4 | 19.75 | 0 | [23 empty] | 0.05 | 0.05 | A | [9 empty] | 0 | 0 | 1353 | 48 | 0 | 231 | 0 | 596 | 0 | 108 | 0 | 0 | 0 | 22 |  |  | 6
2021-10-22 | A67651 | 1 | 저탄소 | SCR420HON |  | Al 탈산 | B | 5 | 38 | 52100 | 78.6 | B | B | B |  | 1 | 1 |  | 1540 | 1538 | 6700 |  |  | 6700 | 79.19 | 10 | 84610 | 1613 |  | Y | 44 | 34 | [7 empty] | 김형철 | 2 |  |  | Y |  |  |  | 98.65 | 12-5 | 0 | 200.3 | A |  | 1613 | 3 | 0.15 | 1581 | 0.97 | 71 | 26 | 266 | 4:26 | 16 | 21 | 46 | 0 |  | 0 |  | 800 | N2 | 2021-10-22 15:40 | 2021-10-22 16:21 | 41 | 2021-10-22 15:38 | 43 |  |  |  |  | Y |  |  |  | Y | [5 empty] | 0 | 194.24 | [23 empty] | 0 | 0.14 | A | [9 empty] | 1335 | 281 | 0 | 0 | 0 | 224 | 0 | 819 | 0 | 398 | 0 | 0 | 0 | 0 |  |  | 4
2021-10-22 | B67067 | 2 | 저탄소 | SM18CM9 |  | Al 탈산 | B | 6 | 69 | 48550 | 102.95 | B | B |  | B | 1 |  | 1 | 1555 | 1541 | 7300 |  |  | 7300 | 75.45 | 12 | 96750 | 1661 |  | Y | 43 | 38 | [7 empty] | 최남길 | 2 |  |  |  |  | Y |  | 101.65 | 12-2 | 177.23 | 0 | A |  | 1652 | 1 | 0.41 | 1578 | 1.57 | 65 | 28 | 290 | 4:50 | 18 | 19 | 0 | 3 | 40 | 39.15 | 0 | 0 | Ar | 2021-10-22 16:34 | 2021-10-22 16:47 | 12 | 2021-10-22 16:16 | 30 |  |  |  |  | Y | [8 empty] | 5.2 | 13.55 | 0 | [23 empty] | 0.05 | 0.05 | A | [9 empty] | 0 | 0 | 1299 | 43 | 0 | 231 | 0 | 622 | 0 | 210 | 0 | 0 | 0 | 14 |  |  | 4
2021-10-22 | A67652 | 1 | 저탄소 | SCR420HON |  | Al 탈산 | B | 19 | 1 | 53600 | 88.85 | B | B | B |  | 1 | 1 |  | 1540 | 1545 | 8200 |  |  | 8200 | 80.76 | 12 | 101532 | 1636 |  | Y | 55 | 43 | 대보수 래들 | [6 empty] | 김형철 | 2 |  |  | Y |  |  |  | 105.9 | 14-2 | 0 | 242.97 | A |  | 1646 | 3 | 0.22 | 1595 | 1.55 | 85 | 27 | 300 | 5:00 | 16 | 20 | 47 | 0 |  | 0 |  | 800 | N2 | 2021-10-22 16:52 | 2021-10-22 17:20 | 28 | 2021-10-22 16:50 | 30 |  |  |  |  | Y |  |  |  | Y | [5 empty] | 0 | 198.05 | [23 empty] | 0 | 0.08 | A | [9 empty] | 522 | 980 | 0 | 37 | 0 | 228 | 0 | 895 | 0 | 636 | 0 | 0 | 108 | 10 |  |  | 5
2021-10-22 | B67068 | 2 | 저탄소 | SM18CM9 |  | Al 탈산 | B | 32 | 60 | 51400 | 102.33 | B | B |  | B | 1 |  | 1 | 1555 | 1557 | 6200 |  |  | 6200 | 65.86 | 11 | 94141 | 1642 |  | Y | 38 | 32 | [7 empty] | 최남길 | 2 |  |  |  |  | Y |  | 103 | 12-5 | 210.17 | 0 | A |  | 1632 | 1 | 0.35 | 1565 | 1.2 | 52 | 17 | 319 | 5:19 | 18 | 18 | 0 | 4 | 27 | 26.84 | 0 | 0 | Ar | 2021-10-22 17:42 | 2021-10-22 17:58 | 17 | 2021-10-22 17:31 | 27 | [14 empty] | 12.31 | 0 | [23 empty] | 0.09 | 0.09 | A | [9 empty] | 0 | 0 | 1369 | 32 | 0 | 266 | 0 | 701 | 0 | 153 | 0 | 0 | 52 | 19 |  |  | 4
2021-10-22 | A67653 | 1 | 저탄소 | SCR420HON |  | Al 탈산 | B | 29 | 43 | 51100 | 90.97 | B | B | B |  | 1 | 1 |  | 1540 | 1599 | 5400 |  |  | 5400 | 53.19 | 12 | 101532 | 1626 |  | Y | 46 | 33 | [7 empty] | 김형철 | 2 |  |  | Y |  |  |  | 103.15 | 12-9 | 0 | 171.53 | A |  | 1634 | 3 | 0.16 | 1588 | 1.07 | 78 | 41 | 241 | 4:01 | 16 | 20 | 48 | 0 |  | 0 |  | 800 | N2 | 2021-10-22 18:00 | 2021-10-22 18:22 | 22 | 2021-10-22 17:58 | 24 |  |  |  |  | Y |  |  |  | Y | [5 empty] | 0 | 271.77 | [23 empty] | 0 | 0.06 | A | [9 empty] | 1525 | 25 | 0 | 18 | 0 | 297 | 0 | 850 | 0 | 594 | 0 | 0 | 0 | 0 |  |  | 4
2021-10-22 | B67069 | 2 | 저탄소 | SM18CM9 |  | Al 탈산 | B | 1 | 74 | 51250 | 93.93 | B | B |  | B | 1 |  | 1 | 1555 | 1544 | 7300 |  |  | 7300 | 78.16 | 11 | 93401 | 1666 |  | Y | 43 | 38 | [7 empty] | 최남길 | [5 empty] | Y |  | 99.55 | 11-9 | 201.67 | 0 | A |  | 1650 | 1 | 0.38 | 1582 | 1.34 | 69 | 32 | 273 | 4:33 | 18 | 19 | 0 | 5 |  | 35.05 | 0 | 0 | Ar | 2021-10-22 18:30 | 2021-10-22 18:58 | 29 | 2021-10-22 18:19 | 39 |  |  |  |  | Y | [8 empty] | 5 | 13.03 | 0 | [23 empty] | 0.12 | 0.12 | A | [9 empty] | 0 | 0 | 756 | 534 | 0 | 246 | 0 | 598 | 0 | 218 | 0 | 0 | 0 | 0 |  |  | 4
2021-10-22 | A67654 | 1 | 저탄소 | SCR420HON |  | Al 탈산 | B | 36 | 50 | 51800 | 73.77 | B | B | B |  | 1 | 1 |  | 1540 | 1545 | 5700 |  |  | 5700 | 56.14 | 12 | 101532 | 1609 |  | Y | 41 | 29 | [7 empty] | 김형철 | 2 |  |  | Y |  |  |  | 104 | 12-8 | 0 | 243.49 | A |  | 1609 | 3 | 0.16 | 1576 | 1.06 | 66 | 32 | 257 | 4:17 | 16 | 20 | 49 | 0 |  | 0 |  | 800 | N2 | 2021-10-22 18:42 | 2021-10-22 19:19 | 37 | 2021-10-22 18:40 | 39 |  |  |  |  | Y |  |  |  | Y | [5 empty] | 0 | 196.19 | [23 empty] | 0 | 0.06 | A | [9 empty] | 1358 | 314 | 0 | 35 | 0 | 275 | 0 | 818 | 0 | 399 | 0 | 0 | 0 | 7 |  |  | 4
2021-10-22 | B67070 | 2 | 저탄소 | SM18CM9 |  | Al 탈산 | B | 31 | 2 | 54750 | 90.85 | B | B |  | B | 1 |  | 1 | 1555 | 1537 | 7400 |  |  | 7400 | 74.9 | 12 | 98796 | 1656 |  | Y | 42 | 37 | [7 empty] | 최남길 | 2 |  |  |  |  | Y |  | 100.15 | 13-5 | 171.46 | 0 | A |  | 1651 | 1 | 0.35 | 1585 | 1.81 | 72 | 32 | 247 | 4:07 | 18 | 21 | 0 | 6 |  | 36.28 | 0 | 0 | Ar | 2021-10-22 19:37 | 2021-10-22 19:56 | 20 | 2021-10-22 19:25 | 32 |  |  |  |  | Y | [8 empty] | 4 | 13.35 | 0 | [23 empty] | 0.06 | 0.06 | A | [9 empty] | 0 | 0 | 1247 | 61 | 0 | 760 | 0 | 1579 | 0 | 581 | 0 | 0 | 43 | 7 |  |  | 4
2021-10-22 | A67655 | 1 | 저탄소 | SCR420HON |  | Al 탈산 | B | 5 | 39 | 52000 | 73.47 | B | B | B |  | 1 | 1 |  | 1540 | 1545 | 6000 |  |  | 6000 | 59.09 | 12 | 101532 | 1616 |  | Y | 41 | 30 | [7 empty] | 김형철 | 2 |  |  | Y |  |  |  | 103.3 | 12-10 | 0 | 211.94 | A |  | 1616 | 3 | 0.16 | 1580 | 1.16 | 70 | 30 | 256 | 4:16 | 16 | 20 | 50 | 0 |  | 0 |  | 800 | N2 | 2021-10-22 19:50 | 2021-10-22 20:17 | 27 | 2021-10-22 19:48 | 29 |  |  |  |  | Y |  |  |  | Y | [5 empty] | 0 | 194.21 | [23 empty] | 0 | 0.07 | A | [9 empty] | 1207 | 394 | 0 | 28 | 0 | 253 | 0 | 818 | 0 | 560 | 0 | 0 | 0 | 0 |  |  | 4
2021-10-22 | B67071 | 2 | 저탄소 | SM18CM9 |  | Al 탈산 | B | 6 | 70 | 48750 | 87.45 | B | B |  | B | 1 |  | 1 | 1555 | 1554 | 6900 |  |  | 6900 | 70.95 | 12 | 97248 | 1637 |  | Y | 44 | 35 | [7 empty] | 최남길 | 2 |  |  |  |  | Y |  | 106.55 | 12-6 | 180.6 | 0 | A |  | 1635 | 1 | 0.34 | 1579 | 1.56 | 66 | 30 | 249 | 4:09 | 18 | 19 | 0 | 7 |  | 30 | 0 | 0 | Ar | 2021-10-22 20:35 | 2021-10-22 20:55 | 20 | 2021-10-22 20:26 | 29 |  |  |  |  | Y | [8 empty] | 4.1 | 10.83 | 0 | [23 empty] | 0.13 | 0.13 | A | [9 empty] | 0 | 0 | 1398 | 15 | 0 | 230 | 0 | 604 | 0 | 256 | 0 | 0 | 0 | 0 |  |  | 4
2021-10-22 | A67656 | 1 | 저탄소 | SCR420HON |  | Al 탈산 | B | 19 | 2 | 54100 | 81.22 | B | B | B |  | 1 | 1 |  | 1540 | 1567 | 5700 |  |  | 5700 | 56.14 | 12 | 101532 | 1616 |  | Y | 42 | 33 | [7 empty] | 김형철 | 2 |  |  | Y |  |  |  | 99.9 | 13-5 | 0 | 186.59 | A |  | 1616 | 3 | 0.16 | 1582 | 0.89 | 72 | 32 | 247 | 4:07 | 16 | 20 | 51 | 0 |  | 0 |  | 800 | N2 | 2021-10-22 20:55 | 2021-10-22 21:14 | 19 | 2021-10-22 20:53 | 21 |  |  |  |  | Y |  |  |  | Y | [5 empty] | 0 | 236.9 | [23 empty] | 0 | 0.1 | A | [9 empty] | 1312 | 251 | 0 | 21 | 0 | 281 | 0 | 818 | 0 | 598 | 0 | 0 | 0 | 16 |  |  | 4
2021-10-22 | B67072 | 2 | 저탄소 | SM18CM9 |  | Al 탈산 | B | 32 | 61 | 52400 | 96.88 | B | B |  | B | 1 |  | 1 | 1555 | 1539 | 6800 |  |  | 6800 | 70.35 | 12 | 96657 | 1648 |  | Y | 42 | 34 | [7 empty] | 최남길 | 2 | [8 empty] | 182.81 | 0 | A |  | 1634 | 1 | 0.33 | 1579 | 1.41 | 66 | 29 | 269 | 4:29 | 18 | 18 | 0 | 8 |  | 25.92 | 0 | 0 | Ar | 2021-10-22 21:50 | 2021-10-22 21:58 | 8 | 2021-10-22 21:35 | 23 |  |  |  |  | Y | [8 empty] | 4.2 | 10.74 | 0 | [23 empty] | 0.1 | 0.1 | A | [9 empty] | 0 | 0 | 1300 | 0 | 0 | 283 | 0 | 802 | 0 | 215 | 0 | 0 | 40 | 19
2021-10-22 | A67657 | 1 | 저탄소 | SCR420HON | TUNDISH교체전 | Al 탈산 | B | 29 | 44 |  | 75.27 | B | B | B |  | 1 | 1 |  | 1540 | 1568 | 5000 |  |  | 5000 | 60.59 | 10 | 82520 | 1625 |  | Y | 39 | 31 | [7 empty] | 김형철 | 2 |  | Y |  |  |  |  | 148.3 |  | 0 | 179.96 | A |  | 1625 | 3 | 0.16 | 1588 | 1.09 | 78 | 40 | 279 | 4:39 | 16 | 20 | 52 | 0 |  | 0 |  | 800 | N2 | 2021-10-22 21:45 | 2021-10-22 22:09 | 24 | 2021-10-22 21:42 | 27 |  |  |  |  | Y |  |  |  | Y | [5 empty] | 0 | 216.55 | [23 empty] | 0 | 3.29 | A | [9 empty] | 1051 | 420 | 0 | 27 | 0 | 234 | 0 | 595 | 0 | 410 | 0 | 0 | 0 | 0
2021-10-22 | B67073 | 2 | 저탄소 | SM18CM9 |  | Al 탈산 | B | 11 | 45 | 51750 | 92.85 | B | B |  | C | 1 |  | 1 | 1555 | 1541 | 8700 |  |  | 8700 | 95.12 | 11 | 91465 | 1579 |  | Y | 48 | 43 | [7 empty] | 최남길 | 2 |  |  |  |  | Y |  | 99.55 | 12-5 | 134.26 | 0 | A |  | 1653 | 1 | 0.34 | 1573 | 2.03 | 60 | 12 | 310 | 5:10 | 18 | 19 | 0 | 9 |  | 47.91 | 0 | 0 | Ar | 2021-10-22 22:45 | 2021-10-22 23:09 | 25 | 2021-10-22 22:36 | 34 |  |  |  |  | Y | [8 empty] | 4.8 | 13.3 | 0 | [23 empty] | 0.07 | 0.07 | A | [9 empty] | 0 | 0 | 1131 | 61 | 0 | 238 | 0 | 806 | 0 | 237 | 0 | 0 | 53 | 15
2021-10-22 | A67658 | 1 | 고탄소 | STB2 | TUNDISH교체 | Al 탈산 | B | 36 | 51 | 51200 | 87.88 | B | C | C |  | 1 | 1 |  | 1520 | 1563 | 5600 |  |  | 5600 | 66.19 | 10 | 84610 | 1584 |  | Y | 50 | 38 | [7 empty] | 김형철 | 2 |  |  | Y |  |  |  | 107.85 | 13-2 | 288.7 | 0 | A |  | 1584 | 3 | 0.22 | 1553 | 0.82 | 97 | 33 | 249 | 4:09 | 25 | 25 | 53 | 0 |  | 0 |  | 700 | AR | 2021-10-22 22:52 | 2021-10-22 23:24 | 34 | 2021-10-22 22:52 | 34 |  |  |  |  | Y |  |  |  | Y | [5 empty] | 180.09 | 45.31 | [19 empty] | 2.03 | 1.65 |  |  | 2.92 | 3.52 | A | [9 empty] | 0 | 45 | 175 | 10 | 0 | 115 | 0 | 596 | 0 | 398 | 0 | 0 | 0 | 77 |  |  |  |  | 1
2021-10-22 | B67074 | 2 | 저탄소 | SM18CM9 |  | Al 탈산 | B | 5 | 40 | 52050 | 87.97 | C | C |  | C | 1 |  | 1 | 1555 | 1546 | 6700 |  |  | 6700 | 67.15 | 12 | 99780 | 1652 |  | Y | 38 | 33 | [7 empty] | 추창도 | 2 | [6 empty] | 102.25 | 12-8 | 141.02 | 0 | A |  | 1641 | 1 | 0.32 | 1587 | 1.38 | 74 | 28 | 409 | 6:49 | 18 | 18 | 0 | 10 |  | 21.16 | 0 | 0 | Ar | 2021-10-22 23:50 | 2021-10-23 00:06 | 16 | 2021-10-22 23:39 | 27 | [14 empty] | 8.13 | 0 | [23 empty] | 0 | 0 | A | [9 empty] | 0 | 0 | 1362 | 81 | 0 | 284 | 0 | 656 | 0 | 155 | 0 | 0 | 0 | 24
2021-10-22 | A67659 | 1 | 고탄소 | STB2 |  | Al 탈산 | B | 31 | 3 | 54600 | 98.45 | C | C | C |  | 1 | 1 |  | 1520 | 1552 | 5100 |  |  | 5100 | 33.49 | 18 | 152298 | 1571 |  | Y | 54 | 37 | [7 empty] | 양성호 | 2 |  | Y |  |  |  |  | 95.65 | 12-10 | 198.99 | 0 | A |  | 1555 | 3 | 0.19 | 1514 | 0.93 | 58 | 28 | 245 | 4:05 | 25 | 25 | 54 | 0 |  | 0 |  | 500 | AR | 2021-10-23 00:11 | 2021-10-23 00:37 | 26 | 2021-10-23 00:10 | 27 |  |  |  |  | Y |  |  |  | Y | [5 empty] | 169.25 | 83.74 | [20 empty] | 1.51 |  |  | 48.97 | 3.52 | A | [9 empty] | 0 | 62 | 146 | 14 | 0 | 116 | 0 | 598 | 0 | 399 | 0 | 0 | 97 | 147
2021-10-22 | B67075 | 2 | 저탄소 | SM18CM9 |  | Al 탈산 | B | 1 | 75 | 51500 | 89.43 | C | C |  | C | 1 |  | 1 | 1555 | 1575 | 7300 |  |  | 7300 | 73.16 | 12 | 99780 | 1658 |  | Y | 42 | 37 | [7 empty] | 추창도 | 2 | [6 empty] | 105 | 12-4 | 193.51 | 0 | A |  | 1660 | 1 | 0.41 | 1593 | 1.72 | 80 | 34 | 313 | 5:13 | 18 | 19 | 0 | 11 | 40 | 35.58 | 0 | 0 | Ar | 2021-10-23 00:56 | 2021-10-23 01:15 | 19 | 2021-10-23 00:47 | 28 | [14 empty] | 11.65 | 0 | [23 empty] | 0 | 0 | A | [9 empty] | 0 | 0 | 1408 | 66 | 0 | 316 | 0 | 652 | 0 | 156 | 0 | 0 | 50 | 26
2021-10-22 | A67660 | 1 | 고탄소 | P-STB2 | 유사강종연연주 | Al 탈산 | B | 19 | 3 | 53800 | 94.33 | C | C | C |  | 1 | 1 |  | 1520 | 1537 | 4800 |  |  | 4800 | 111.72 | 6 | 42964 | 1549 |  | Y | 51 | 28 | [7 empty] | 양성호 | 2 |  |  | Y |  |  |  | 101.2 | 13-6 | 212.48 | 0 | A |  | 1554 | 3 | 0.16 | 1509 | 1.07 | 53 | 26 | 264 | 4:24 | 25 | 25 | 55 | 0 |  | 0 |  | 450 | AR | 2021-10-23 01:08 | 2021-10-23 01:34 | 26 | 2021-10-23 01:07 | 27 |  |  |  |  | Y |  |  |  | Y | [5 empty] | 172.88 | 70.18 | [20 empty] | 1.36 |  |  | 53.5 | 3.52 | A |  |  | 7.894 | 26.18 | 54.756 | 0.532 | 6.936 | 2.091 | 1773.63 | 0 | 10 | 206 | 0 | 0 | 128 | 0 | 599 | 0 | 395 | 0 | 0 | 0 | 145
2021-10-22 | A67661 | 1 | 고탄소 | P-STB2 |  | Al 탈산 | B | 29 | 45 | 51800 | 87.57 | C | C | C |  | 1 | 1 |  | 1520 | 1581 | 4700 |  |  | 4700 | 55.55 | 10 | 84610 | 1555 |  | Y | 44 | 32 | [7 empty] | 양성호 | 2 |  |  | Y | [5 empty] | 297.75 | 0 | A |  | 1553 | 3 | 0.18 | 1524 | 0.66 | 68 | 30 | 254 | 4:14 | 25 | 25 | 56 | 0 |  | 0 |  | 500 | AR | 2021-10-23 02:02 | 2021-10-23 02:36 | 34 | 2021-10-23 02:01 | 35 |  |  |  |  | Y |  |  |  | Y | [5 empty] | 127.96 | 81.12 | [20 empty] | 1.05 |  |  | 60.58 | 3.52 | A |  |  | 17.225 | 7.529 | 36.957 | 20.282 | 2.145 | 4.908 | 1957.92 | 0 | 37 | 222 | 14 | 0 | 128 | 0 | 847 | 0 | 596 | 0 | 0 | 97 | 20
2021-10-22 | B67076 | 2 | 저탄소 | SM18CM9 |  | Al 탈산 | B | 6 | 71 | 48800 | 85.6 | C | C |  | C | 1 |  | 1 | 1555 | 1563 | 6700 |  |  | 6700 | 67.15 | 12 | 99780 | 1642 |  | Y | 39 | 35 | [7 empty] | 추창도 | 2 | [6 empty] | 102.2 | 12-2 | 149.57 | 0 | A |  | 1642 | 1 | 0.4 | 1581 | 1.65 | 68 | 27 | 291 | 4:51 | 18 | 18 | 0 | 12 |  | 30.81 | 0 | 0 | Ar | 2021-10-23 02:04 | 2021-10-23 02:25 | 21 | 2021-10-23 01:54 | 31 |  |  |  |  | Y | [8 empty] | 5 | 9.34 | 0 | [23 empty] | 0 | 0 | A | [9 empty] | 0 | 0 | 1394 | 50 | 0 | 309 | 0 | 649 | 0 | 158 | 0 | 0 | 52 | 15
2021-10-22 | B67077 | 2 | 저탄소 | SM18CM9 |  | Al 탈산 | B | 32 | 62 | 51250 | 85.05 | C | C |  | C | 1 |  | 1 | 1555 | 1593 | 5400 |  |  | 5400 | 54.12 | 12 | 99780 | 1644 |  | Y | 35 | 33 | [7 empty] | 추창도 | 2 |  |  |  |  | Y |  | 101.65 | 12-3 | 129.02 | 0 | A |  | 1644 | 1 | 0.43 | 1583 | 1.56 | 70 | 28 | 380 | 6:20 | 18 | 19 | 0 | 13 |  | 61.43 | 0 | 0 | Ar | 2021-10-23 03:01 | 2021-10-23 03:31 | 29 | 2021-10-23 02:51 | 40 | [14 empty] | 19.51 | 0 | [23 empty] | 0 | 0 | A | [9 empty] | 0 | 0 | 1253 | 81 | 0 | 301 | 0 | 500 | 0 | 154 | 0 | 0 | 0 | 13
2021-10-22 | A67662 | 1 | 고탄소 | P-STB2 |  | Al 탈산 | B | 36 | 52 | 51500 | 78.35 | C | C | C |  | 1 | 1 |  | 1520 | 1543 | 4800 |  |  | 4800 | 47.28 | 12 | 101532 | 1563 |  | Y | 41 | 34 | [7 empty] | 양성호 | 2 |  | Y |  |  |  |  | 105.8 | 12-9 | 256.41 | 0 | A |  | 1558 | 3 | 0.19 | 1524 | 0.92 | 68 | 30 | 250 | 4:10 | 25 | 25 | 57 | 0 |  | 0 |  | 700 | AR | 2021-10-23 03:08 | 2021-10-23 03:42 | 35 | 2021-10-23 03:07 | 35 |  |  |  |  | Y |  |  |  | Y | [5 empty] | 181.17 | 38.85 | [20 empty] | 1.04 |  |  | 113.43 | 3.52 | A |  |  | 8.035 | 25.932 | 53.57 | 0.264 | 6.667 | 2.065 | 1670.26 | 0 | 29 | 267 | 11 | 0 | 127 | 0 | 697 | 0 | 496 | 0 | 0 | 0 | 35
2021-10-22 | B67078 | 2 | 저탄소 | SM18CM9 |  | Al 탈산 | B | 5 | 41 | 52750 | 84.9 | C | C |  | C | 1 |  | 1 | 1555 | 1573 | 5900 |  |  | 5900 | 59.13 | 12 | 99780 | 1648 |  | Y | 36 | 31 | [7 empty] | 추창도 | 2 | [6 empty] | 102.35 | 12-8 | 143.72 | 0 | A |  | 1638 | 1 | 0.38 | 1584 | 1.46 | 71 | 28 | 267 | 4:27 | 18 | 19 | 0 | 14 | 30 | 29.68 | 0 | 0 | Ar | 2021-10-23 04:00 | 2021-10-23 04:28 | 29 | 2021-10-23 03:47 | 41 | [14 empty] | 8.98 | 0 | [23 empty] | 0 | 0 | A | [9 empty] | 0 | 0 | 1372 | 52 | 0 | 284 | 0 | 502 | 0 | 159 | 0 | 0 | 0 | 16
2021-10-22 | A67663 | 1 | 고탄소 | P-STB2 |  | Al 탈산 | B | 31 | 4 | 54200 | 88.2 | C | C | C |  | 1 | 1 |  | 1520 | 1552 | 4900 |  |  | 4900 | 48.26 | 12 | 101532 | 1562 |  | Y | 49 | 29 | [7 empty] | 양성호 | 2 |  |  | Y |  |  |  | 104.8 | 13-10 | 244.21 | 0 | A |  | 1561 | 3 | 0.16 | 1520 | 1.05 | 64 | 28 | 240 | 4:00 | 25 | 25 | 58 | 0 |  | 0 |  | 700 | AR | 2021-10-23 04:17 | 2021-10-23 04:48 | 31 | 2021-10-23 04:16 | 31 |  |  |  |  | Y |  |  |  | Y | [5 empty] | 182.75 | 54.03 | [20 empty] | 1.02 |  |  | 149.69 | 3.52 | A |  |  | 6.609 | 27.314 | 53.433 | 0.423 | 8.084 | 1.956 | 1700.39 | 0 | 46 | 226 | 14 | 0 | 128 | 0 | 849 | 0 | 548 | 0 | 0 | 0 | 70
2021-10-22 | B67079 | 2 | 저탄소 | SM18CM9 |  | Al 탈산 | B | 1 | 76 | 51050 | 109.85 | C | C |  | C | 1 |  | 1 | 1555 | 1593 | 5500 |  |  | 5500 | 55.57 | 12 | 98968 | 1655 |  | Y | 40 | 31 | [7 empty] | 추창도 | 2 |  |  |  |  | Y |  | 102.45 | 12-2 | 165.71 | 0 | A |  | 1642 | 1 | 0.39 | 1581 | 1.49 | 68 | 31 | 270 | 4:30 | 18 | 19 | 0 | 15 |  | 34.43 | 0 | 0 | Ar | 2021-10-23 05:19 | 2021-10-23 05:28 | 9 | 2021-10-23 04:45 | 43 |  |  |  |  | Y | [8 empty] | 5 | 10.74 | 0 | [23 empty] | 0.66 | 0.66 | A | [9 empty] | 0 | 0 | 1229 | 61 | 0 | 414 | 0 | 1298 | 0 | 153 | 0 | 0 | 91 | 21
2021-10-22 | A67664 | 1 | 고탄소 | P-STB2 |  | Al 탈산 | B | 19 | 4 | 54100 | 102.67 | C | C | C |  | 1 | 1 |  | 1520 | 1561 | 5200 |  |  | 5200 | 61.46 | 10 | 84610 | 1561 |  | Y | 52 | 43 | [7 empty] | 양성호 | 2 |  |  | Y |  |  |  | 103.6 | 13-9 | 53.09 | 0 | A |  | 1554 | 3 | 0.18 | 1517 | 0.74 | 61 | 29 | 260 | 4:20 | 25 | 26 | 59 | 0 |  | 0 |  | 500 | AR | 2021-10-23 05:32 | 2021-10-23 05:53 | 20 | 2021-10-23 05:32 | 21 |  |  |  |  | Y |  |  |  | Y | [5 empty] | 152.28 | 116.22 | [20 empty] | 1.14 |  |  | 154.23 | 3.52 | A |  |  | 7.821 | 25.609 | 54.809 | 0.294 | 7.007 | 2.14 | 1773.63 | 0 | 27 | 185 | 10 | 0 | 128 | 0 | 796 | 0 | 553 | 0 | 0 | 97 | 54
2021-10-22 | B67080 | 2 | 저탄소 | SM18CM9 |  | Al 탈산 | B | 6 | 72 | 48650 | 95.27 | C | C |  | A | 1 |  | 1 | 1555 | 1562 | 6400 |  |  | 6400 | 64.14 | 12 | 99780 | 1649 |  | Y | 39 | 34 | [7 empty] | 추창도 | 2 | [6 empty] | 101.75 | 12-2 | 193.52 | 0 | A |  | 1640 | 1 | 0.35 | 1571 | 1.4 | 58 | 28 | 322 | 5:22 | 18 | 19 | 0 | 16 |  | 34.67 | 0 | 0 | Ar | 2021-10-23 06:05 | 2021-10-23 06:28 | 23 | 2021-10-23 05:48 | 40 |  |  |  |  | Y | [8 empty] | 5 | 10.92 | 0 | [23 empty] | 0.08 | 0.08 | A | [9 empty] | 0 | 0 | 1344 | 41 | 0 | 296 | 0 | 704 | 0 | 358 | 0 | 0 | 0 | 23 |  |  | 6
2021-10-22 | A67665 | 1 | 고탄소 | P-STB2 |  | Al 탈산 | B | 29 | 46 | 51700 | 85.63 | C | C | A |  | 1 | 1 |  | 1520 | 1575 | 4700 |  |  | 4700 | 46.29 | 12 | 101532 | 1564 | 366 | Y | 45 | 31 | [7 empty] | 양성호 | 2 |  | Y |  |  |  |  | 103.25 | 12-8 | 221.8 | 0 | A |  | 1564 | 3 | 0.15 | 1526 | 0.97 | 70 | 32 | 273 | 4:33 | 25 | 26 | 60 | 0 |  | 0 |  | 400 | AR | 2021-10-23 06:31 | 2021-10-23 06:57 | 26 | 2021-10-23 06:29 | 28 |  |  |  |  | Y |  |  |  | Y | [5 empty] | 122.95 | 44.77 | [20 empty] | 1.02 |  |  | 0 | 0 | A |  |  | 8.014 | 25.05 | 54.867 | 0.168 | 6.846 | 2.19 | 1773.63 | 0 | 0 | 207 | 20 | 0 | 128 | 0 | 794 | 0 | 553 | 0 | 0 | 96 | 0
2021-10-22 | B67081 | 2 | 저탄소 | SM18CM9 |  | Al 탈산 | B | 32 | 63 | 51550 | 93.23 | C | A |  | A | 1 |  | 1 | 1555 | 1582 | 5200 |  |  | 5200 | 52.11 | 12 | 99780 | 1640 |  | Y | 48 | 29 | [7 empty] | 추창도 | 2 |  |  |  |  | Y |  |  |  | 119.39 | 0 | A |  | 1624 | 1 | 0.39 | 1572 | 1.3 | 59 | 28 | 439 | 7:19 | 18 | 18 | 0 | 17 |  | 28.21 | 0 | 0 | Ar | 2021-10-23 07:02 | 2021-10-23 07:26 | 24 | 2021-10-23 06:49 | 37 |  |  |  |  | Y | [8 empty] | 4.5 | 10.44 | 0 | [23 empty] | 0.08 | 0.08 | A | [9 empty] | 0 | 0 | 1331 | 108 | 0 | 389 | 0 | 500 | 0 | 155 | 0 | 0 | 0 | 18 |  |  | 6
2021-10-23 | A67666 | 1 | 고탄소 | P-STB2 |  | Al 탈산 | B | 36 | 53 | 51000 | 80.88 | A | A | A |  | 1 | 1 |  | 1520 | 1543 | 4900 |  |  | 4900 | 48.26 | 12 | 101532 | 1556 |  | Y | 46 | 28 |  |  | A67663 |  |  |  |  | 조관훈 | 2 |  |  | Y |  |  |  | 107.3 | 13-1 | 200.41 | 0 | A |  | 1556 | 3 | 0.14 | 1526 | 0.86 | 70 | 31 | 243 | 4:03 | 25 | 25 | 61 | 0 |  | 0 |  | 600 | AR | 2021-10-23 07:23 | 2021-10-23 08:02 | 39 | 2021-10-23 07:23 | 39 |  |  |  |  | Y |  |  |  | Y | [5 empty] | 0.13 | 0 | [20 empty] | 1.05 |  |  | 2.99 | 0 | A |  |  | 8.054 | 24.928 | 54.658 | 0.158 | 6.786 | 2.192 | 1773.63 | 0 | 0 | 125 | 0 | 0 | 126 | 0 | 694 | 0 | 498 | 0 | 0 | 163 | 0
2021-10-23 | B67082 | 2 | 저탄소 | SM18CM9 |  | Al 탈산 | B | 5 | 42 | 52500 | 80.37 | A | A |  | A | 1 |  | 1 | 1555 | 1578 | 5300 |  |  | 5300 | 53.12 | 12 | 99780 | 1652 |  | Y | 44 | 29 | [7 empty] | 임현진 | 2 |  |  |  |  | Y |  |  |  | 149.97 | 0 | A |  | 1636 | 1 | 0.39 | 1570 | 2.11 | 57 | 29 | 248 | 4:08 | 18 | 19 | 0 | 18 |  | 29.76 | 0 | 0 | Ar | 2021-10-23 07:47 | 2021-10-23 08:26 | 39 | 2021-10-23 07:38 | 49 |  |  |  |  | Y | [8 empty] | 5 | 9.35 | 0 | [23 empty] | 0.09 | 0.09 | A | [9 empty] | 0 | 0 | 1302 | 123 | 0 | 288 | 0 | 508 | 0 | 154 | 0 | 0 | 0 | 20 |  |  | 6
2021-10-23 | A67667 | 1 | 고탄소 | STB2 | 유사강종연연주 | Al 탈산 | B | 31 | 5 | 0 | 82.85 | A | A | A |  | 1 | 1 |  | 1520 | 1550 | 5100 |  |  | 5100 | 50.23 | 12 | 101532 | 1559 |  | Y | 42 | 29 |  |  | A67664 |  |  |  |  | 조관훈 | 2 |  | Y |  |  |  |  | 153.7 |  | 148.67 | 0 | A |  | 1559 | 3 | 0.15 | 1520 | 0.98 | 64 | 28 | 247 | 4:07 | 25 | 26 | 62 | 0 |  | 0 |  | 500 | AR | 2021-10-23 08:37 | 2021-10-23 09:09 | 33 | 2021-10-23 08:36 | 34 |  |  |  |  | Y |  |  |  | Y | [5 empty] | 153.83 | 51.75 | [20 empty] | 0.96 |  |  | 11.95 | 0 | A | [9 empty] | 0 | 0 | 218 | 0 | 0 | 129 | 0 | 843 | 0 | 594 | 0 | 0 | 163 | 15
2021-10-23 | B67083 | 2 | 저탄소 | SM18CM9 | TUNDISH교체전 | Al 탈산 | B | 1 | 77 | 50750 | 88.67 | A | A |  | A | 1 |  | 1 | 1555 | 1556 | 6200 |  |  | 6200 | 65.31 | 12 | 94926 | 1651 |  | Y | 42 | 33 | [7 empty] | 임현진 | 2 |  |  |  |  | Y |  |  |  | 162.69 | 0 | A |  | 1632 | 1 | 0.37 | 1580 | 1.19 | 67 | 33 | 235 | 3:55 | 18 | 19 | 0 | 19 | 33 | 33.42 | 0 | 0 | Ar | 2021-10-23 08:52 | 2021-10-23 09:26 | 34 | 2021-10-23 08:41 | 45 |  |  |  |  | Y | [8 empty] | 5 | 11.36 | 0 | [23 empty] | 0.04 | 0.04 | A | [9 empty] | 0 | 0 | 468 | 932 | 0 | 250 | 0 | 509 | 0 | 155 | 0 | 0 | 0 | 4 |  |  | 6
2021-10-23 | A67668 | 1 | 고탄소 | STB2 |  | Al 탈산 | B | 19 | 5 | 54100 | 85.8 | A | A | A |  | 1 | 1 |  | 1520 | 1553 | 5700 |  |  | 5700 | 56.14 | 12 | 101532 | 1552 |  | Y | 45 | 33 |  |  | A67665 |  |  |  |  | 조관훈 | 2 |  |  | Y |  |  |  | 103.05 | 13-8 | 231.45 | 0 | A |  | 1552 | 3 | 0.16 | 1527 | 0.66 | 71 | 30 | 258 | 4:18 | 25 | 25 | 63 | 0 |  | 0 |  | 600 | AR | 2021-10-23 09:36 | 2021-10-23 10:13 | 37 | 2021-10-23 09:33 | 40 |  |  |  |  | Y |  |  |  | Y | [5 empty] | 175.71 | 49.16 | [20 empty] | 0.88 |  |  | 0 | 0 | A | [9 empty] | 0 | 29 | 242 | 0 | 0 | 128 | 0 | 748 | 0 | 655 | 0 | 0 | 146 | 20
2021-10-23 | B67084 | 2 | 저탄소 | SM10CM5 | TUNDISH교체 | Al 탈산 | B | 6 | 73 | 48700 | 97.03 | A | A |  | A | 1 |  | 1 | 1555 | 1585 | 6600 |  |  | 6600 | 72.13 | 11 | 91502 | 1699 |  | Y | 43 | 35 | [7 empty] | 임현진 | 2 |  |  |  |  | Y |  | 102.2 | 12-2 | 304.81 | 0 | A |  | 1680 | 1 | 0.42 | 1610 | 1.58 | 87 | 36 | 252 | 4:12 | 18 | 21 | 0 | 20 |  | 111.68 | 0 | 0 | AR | 2021-10-23 10:05 | 2021-10-23 10:49 | 44 | 2021-10-23 09:49 | 59 |  |  |  |  | Y | [8 empty] | 5 | 31.65 | 0 | [16 empty] | 0.6 |  |  | 2.54 | 1.22 |  |  | 0.08 | 0.08 | A | [9 empty] | 0 | 0 | 0 | 35 | 0 | 372 | 0 | 1099 | 0 | 203 | 0 | 0 | 0 | 33 |  |  | 9 |  | 1
2021-10-23 | A67669 | 1 | 고탄소 | STB2 |  | Al 탈산 | B | 29 | 47 | 51600 | 77.37 | A | A | A |  | 1 | 1 |  | 1520 | 1530 | 5800 |  |  | 5800 | 68.55 | 10 | 84610 | 1563 |  | Y | 41 | 34 |  |  | A67666 |  |  |  |  | 조관훈 | 2 |  | Y |  |  |  |  | 100.15 | 12-5 | 207.98 | 0 | A |  | 1563 | 3 | 0.16 | 1521 | 1.2 | 65 | 30 | 246 | 4:06 | 25 | 26 | 64 | 0 |  | 0 |  | 700 | AR | 2021-10-23 10:41 | 2021-10-23 11:18 | 37 | 2021-10-23 10:40 | 38 |  |  |  |  | Y |  |  |  | Y | [5 empty] | 181.18 | 30.69 | [20 empty] | 1.04 |  |  | 2.93 | 0 | A | [9 empty] | 0 | 0 | 166 | 0 | 0 | 128 | 0 | 794 | 0 | 593 | 0 | 0 | 146 | 0
2021-10-23 | B67085 | 2 | 저탄소 | SM10CM5 |  | Al 탈산 | B | 32 | 64 | 51100 | 90.35 | A | A |  | A | 1 |  | 1 | 1555 | 1550 | 6800 |  |  | 6800 | 73.5 | 11 | 92521 | 1656 |  | Y | 42 | 36 | [7 empty] | 임현진 | 2 |  |  |  |  | Y |  | 104.7 | 12-6 | 307.4 | 0 | A |  | 1643 | 1 | 0.34 | 1588 | 1.24 | 65 | 24 | 287 | 4:47 | 18 | 19 | 0 | 21 |  | 25.6 | 0 | 0 | AR | 2021-10-23 11:00 | 2021-10-23 11:48 | 47 | 2021-10-23 10:50 | 57 |  |  |  |  | Y | [8 empty] | 5 | 10.99 | 0 | [23 empty] | 0.11 | 0.11 | A | [9 empty] | 0 | 0 | 108 | 32 | 0 | 328 | 0 | 703 | 0 | 205 | 0 | 0 | 0 | 21 |  |  | 9
2021-10-23 | A67670 | 1 | 고탄소 | STB2 |  | Al 탈산 | B | 36 | 54 | 51400 | 84.82 | A | A | A |  | 1 | 1 |  | 1520 | 1543 | 5700 |  |  | 5700 | 56.14 | 12 | 101532 | 1570 |  | Y | 43 | 33 |  |  | A67667 |  |  |  |  | 조관훈 | 2 |  |  | Y |  |  |  | 101.65 | 12-5 | 257.1 | 0 | A |  | 1558 | 3 | 0.15 | 1525 | 0.83 | 69 | 32 | 249 | 4:09 | 25 | 26 | 65 | 0 |  | 0 |  | 700 | AR | 2021-10-23 11:51 | 2021-10-23 12:21 | 29 | 2021-10-23 11:49 | 32 |  |  |  |  | Y |  |  |  | Y | [5 empty] | 201.72 | 54.31 | [20 empty] | 1.2 |  |  | 0 | 0 | A | [9 empty] | 0 | 24 | 235 | 0 | 0 | 128 | 0 | 498 | 0 | 399 | 0 | 0 | 97 | 0
2021-10-23 | B67086 | 2 | 저탄소 | SM10CM5 |  | Al 탈산 | B | 5 | 43 | 52250 | 91.27 | A | A |  | A | 1 |  | 1 | 1555 | 1554 | 7100 |  |  | 7100 | 76.74 | 11 | 92521 | 1656 |  | Y | 43 | 38 | [7 empty] | 임현진 | 2 |  |  |  |  | Y |  | 103.75 | 12-9 | 151.23 | 0 | A |  | 1657 | 1 | 0.33 | 1590 | 1.26 | 67 | 31 | 205 | 3:25 | 18 | 19 | 0 | 22 |  | 33.47 | 0 | 0 | AR | 2021-10-23 12:04 | 2021-10-23 12:50 | 46 | 2021-10-23 11:54 | 55 |  |  |  |  | Y | [8 empty] | 5 | 14.58 | 0 | [23 empty] | 0.11 | 0.11 | A | [9 empty] | 0 | 0 | 272 | 23 | 0 | 366 | 0 | 600 | 0 | 208 | 0 | 0 | 0 | 10
2021-10-23 | A67671 | 1 | 고탄소 | STB2 |  | Al 탈산 | B | 31 | 6 | 53700 | 86.03 | A | A | A |  | 1 | 1 |  | 1520 | 1532 | 5700 |  |  | 5700 | 56.14 | 12 | 101532 | 1565 |  | Y | 46 | 34 |  |  | A67668 |  |  |  |  | 조관훈 | 2 |  |  | Y |  |  |  | 101.7 | 13-6 | 164.23 | 0 | A |  | 1565 | 3 | 0.13 | 1521 | 1.1 | 65 | 28 | 249 | 4:09 | 25 | 26 | 66 | 0 |  | 0 |  | 700 | AR | 2021-10-23 12:49 | 2021-10-23 13:25 | 36 | 2021-10-23 12:49 | 37 |  |  |  |  | Y |  |  |  | Y | [5 empty] | 63.21 | 57.49 | [20 empty] | 1.19 |  |  | 6.66 | 0 | A | [9 empty] | 0 | 0 | 214 | 0 | 0 | 127 | 0 | 795 | 0 | 544 | 0 | 0 | 194 | 28
2021-10-23 | B67087 | 2 | 저탄소 | SM10CM5 |  | Al 탈산 | B | 1 | 78 | 50700 | 96.05 | A | A |  | A | 1 |  | 1 | 1555 | 1549 | 6500 |  |  | 6500 | 71.02 | 11 | 91528 | 1662 |  | Y | 42 | 34 | [7 empty] | 임현진 | 2 |  |  |  |  | Y |  | 105.2 | 12-4 | 204.6 | 0 | A |  | 1646 | 1 | 0.33 | 1588 | 1.11 | 65 | 29 | 203 | 3:23 | 18 | 19 | 0 | 23 |  | 32.48 | 0 | 0 | AR | 2021-10-23 13:08 | 2021-10-23 13:50 | 43 | 2021-10-23 12:59 | 52 |  |  |  |  | Y | [8 empty] | 4.5 | 12.23 | 0 | [23 empty] | 0.09 | 0.09 | A | [9 empty] | 0 | 0 | 259 | 22 | 0 | 343 | 0 | 798 | 0 | 208 | 0 | 0 | 0 | 13 |  |  | 6
2021-10-23 | A67672 | 1 | 고탄소 | STB2 |  | Al 탈산 | B | 19 | 6 | 54100 | 85.92 | A | A | A |  | 1 | 1 |  | 1520 | 1535 | 6200 |  |  | 6200 | 73.28 | 10 | 84610 | 1551 |  | Y | 47 | 37 |  |  | A67669 |  |  |  |  | 조관훈 | 2 |  |  | Y |  |  |  | 100.9 | 13-5 | 204.15 | 0 | A |  | 1551 | 3 | 0.14 | 1525 | 0.7 | 69 | 32 | 243 | 4:03 | 25 | 25 | 67 | 0 |  | 0 |  | 700 | AR | 2021-10-23 13:55 | 2021-10-23 14:27 | 32 | 2021-10-23 13:53 | 34 |  |  |  |  | Y |  |  |  | Y | [5 empty] | 139.56 | 43.5 | [20 empty] | 0.99 |  |  | 28.94 | 0 | B | [9 empty] | 0 | 0 | 210 | 0 | 0 | 126 | 0 | 696 | 0 | 594 | 0 | 0 | 143 | 35
2021-10-23 | B67088 | 2 | 저탄소 | SM10CM5 |  | Al 탈산 | B | 6 | 74 | 47850 | 98 | A | A |  | B | 1 |  | 1 | 1555 | 1552 | 6400 |  |  | 6400 | 65.12 | 13 | 98276 | 1665 | 343 | Y | 44 | 34 | [7 empty] | 임현진 | 2 |  |  |  |  | Y |  | 105.55 | 12-5 | 167.38 | 0 | A |  | 1651 | 1 | 0.36 | 1592 | 1.33 | 69 | 29 | 249 | 4:09 | 18 | 19 | 0 | 24 |  | 40.08 | 0 | 0 | AR | 2021-10-23 14:10 | 2021-10-23 14:54 | 43 | 2021-10-23 13:59 | 54 |  |  |  |  | Y | [8 empty] | 4.5 | 17.79 | 0 | [23 empty] | 0.04 | 0.04 | A | [9 empty] | 0 | 0 | 250 | 13 | 0 | 327 | 0 | 600 | 0 | 207 | 0 | 0 | 0 | 10 |  |  | 4
2021-10-23 | A67673 | 1 | 고탄소 | STB2 |  | Al 탈산 | B | 29 | 48 | 51600 | 85 | A | B | B |  | 1 | 1 |  | 1520 | 1544 | 5500 |  |  | 5500 | 54.17 | 12 | 101532 | 1563 | 664 | Y | 45 | 33 |  |  | A67670 |  |  |  |  | 조관훈 | 2 |  |  | Y |  |  |  | 108.9 | 13-4 | 182.99 | 0 | A |  | 1563 | 3 | 0.15 | 1521 | 1.11 | 65 | 28 | 333 | 5:33 | 25 | 25 | 68 | 0 |  | 0 |  | 600 | AR | 2021-10-23 14:54 | 2021-10-23 15:30 | 35 | 2021-10-23 14:53 | 37 |  |  |  |  | Y |  |  |  | Y | [5 empty] | 184.52 | 41.47 | [20 empty] | 0.81 |  |  | 31.8 | 0 | A | [9 empty] | 0 | 25 | 273 | 0 | 0 | 127 | 0 | 695 | 0 | 599 | 0 | 0 | 98 | 14
2021-10-23 | B67089 | 2 | 저탄소 | SM10CM5 |  | Al 탈산 | B | 32 | 65 | 50950 | 108.15 | A | B |  | B | 1 |  | 1 | 1555 | 1567 | 7200 |  |  | 7200 | 70.32 | 13 | 102388 | 1685 |  | Y | 47 | 41 | [7 empty] | 임현진 | 2 |  |  |  |  | Y |  | 99.65 | 12-1 | 189.66 | 0 | A |  | 1665 | 1 | 0.39 | 1598 | 1.23 | 75 | 37 | 277 | 4:37 | 18 | 21 | 0 | 25 |  | 50.64 | 0 | 0 | AR | 2021-10-23 15:23 | 2021-10-23 15:55 | 31 | 2021-10-23 15:08 | 46 |  |  |  |  | Y | [8 empty] | 4 | 20.11 | 0 | [23 empty] | 0.45 | 0.45 | A | [9 empty] | 0 | 0 | 134 | 17 | 0 | 287 | 0 | 702 | 0 | 205 | 0 | 0 | 0 | 13 |  |  | 4
2021-10-23 | A67674 | 1 | 고탄소 | STB2 |  | Al 탈산 | B | 36 | 55 | 51100 | 83.08 | B | B | B |  | 1 | 1 |  | 1520 | 1578 | 4600 |  |  | 4600 | 45.31 | 12 | 101532 | 1559 |  | Y | 41 | 27 | [7 empty] | 조관훈 | 2 |  |  | Y |  |  |  | 107.25 | 12-10 | 268.81 | 0 | A |  | 1559 | 3 | 0.14 | 1524 | 0.85 | 68 | 31 | 266 | 4:26 | 25 | 29 | 69 | 0 |  | 0 |  | 600 | AR | 2021-10-23 15:51 | 2021-10-23 16:36 | 45 | 2021-10-23 15:50 | 46 |  |  |  |  | Y |  |  |  | Y | [5 empty] | 189 | 40.06 | [20 empty] | 1.18 |  |  | 33.11 | 0 | A | [9 empty] | 0 | 20 | 262 | 0 | 0 | 127 | 0 | 747 | 0 | 597 | 0 | 0 | 38 | 53
2021-10-23 | B67090 | 2 | 저탄소 | SM10CM5 |  | Al 탈산 | B | 5 | 44 | 52250 | 84.95 | B | B |  | B | 1 |  | 1 | 1555 | 1561 | 6000 |  |  | 6000 | 65.55 | 11 | 91532 | 1657 |  | Y | 43 | 31 | [7 empty] | 최남길 | 2 |  |  |  |  | Y |  | 99.35 | 12-5 | 182.26 | 0 | A |  | 1650 | 1 | 0.4 | 1591 | 1.59 | 68 | 30 | 253 | 4:13 | 18 | 19 | 0 | 26 |  | 49.13 | 0 | 0 | AR | 2021-10-23 16:18 | 2021-10-23 16:57 | 39 | 2021-10-23 16:07 | 50 |  |  |  |  | Y | [8 empty] | 4.8 | 17.35 | 0 | [23 empty] | 0.19 | 0.19 | A | [9 empty] | 0 | 0 | 131 | 10 | 0 | 279 | 0 | 755 | 0 | 206 | 0 | 0 | 0 | 15 |  |  | 4
2021-10-23 | A67675 | 1 | 고탄소 | STB2 |  | Al 탈산 | B | 31 | 7 | 53700 | 79.55 | B | B | B |  | 1 | 1 |  | 1520 | 1543 | 4600 |  |  | 4600 | 45.31 | 12 | 101532 | 1560 |  | Y | 41 | 25 | [7 empty] | 조관훈 | 2 |  | Y |  |  |  |  | 98.4 | 13-2 | 20.11 | 0 | A |  | 1560 | 3 | 0.14 | 1520 | 0.98 | 64 | 26 | 202 | 3:22 | 25 | 25 | 70 | 0 |  | 0 |  | 500 | AR | 2021-10-23 17:04 | 2021-10-23 17:42 | 38 | 2021-10-23 17:02 | 40 |  |  |  |  | Y |  |  |  | Y | [5 empty] | 151.77 | 73.26 | [20 empty] | 1.03 |  |  | 0.01 | 0 | B | [9 empty] | 0 | 43 | 286 | 14 | 0 | 128 | 0 | 497 | 0 | 395 | 0 | 0 | 0 | 98
2021-10-23 | B67091 | 2 | 저탄소 | SM10CM5 |  | Al 탈산 | B | 1 | 79 | 50550 | 96.07 | B | B |  | B | 1 |  | 1 | 1555 | 1538 | 7000 |  |  | 7000 | 74.97 | 11 | 93368 | 1653 |  | Y | 45 | 36 | [7 empty] | 최남길 | 2 |  |  |  |  | Y |  | 103.55 | 12-2 | 204.47 | 0 | A |  | 1642 | 1 | 0.35 | 1587 | 1.22 | 64 | 28 | 252 | 4:12 | 18 | 19 | 0 | 27 | 40 | 37.29 | 0 | 0 | AR | 2021-10-23 17:38 | 2021-10-23 17:59 | 21 | 2021-10-23 17:27 | 32 |  |  |  |  | Y | [8 empty] | 4.6 | 18 | 0 | [23 empty] | 0.19 | 0.19 | A | [9 empty] | 0 | 0 | 136 | 10 | 0 | 279 | 0 | 755 | 0 | 204 | 0 | 0 | 33 | 14 |  |  | 4
2021-10-23 | A67676 | 1 | 고탄소 | STB2 |  | Al 탈산 | B | 19 | 7 | 53500 | 80.78 | B | B | B |  | 1 | 1 |  | 1520 | 1532 | 5400 |  |  | 5400 | 53.19 | 12 | 101532 | 1559 |  | Y | 41 | 33 | [7 empty] | 조관훈 | 2 |  | Y |  |  |  |  | 105.05 | 13-9 | 187.97 | 0 | A |  | 1559 | 3 | 0.14 | 1519 | 1.05 | 63 | 25 | 281 | 4:41 | 25 | 26 | 71 | 0 |  | 0 |  | 500 | AR | 2021-10-23 18:16 | 2021-10-23 18:42 | 26 | 2021-10-23 18:14 | 28 |  |  |  |  | Y |  |  |  | Y | [5 empty] | 154.66 | 43.22 | [20 empty] | 0.77 |  |  | 0.1 | 0 | A | [9 empty] | 0 | 22 | 187 | 8 | 0 | 127 | 0 | 497 | 0 | 399 | 0 | 0 | 0 | 64
2021-10-23 | B67092 | 2 | 저탄소 | SM10CM5 |  | Al 탈산 | B | 6 | 75 | 47850 | 87.28 | B | B |  | B | 1 |  | 1 | 1555 | 1553 | 6400 |  |  | 6400 | 62.83 | 12 | 101856 | 1665 |  | Y | 44 | 33 | [7 empty] | 최남길 | 2 |  |  |  |  | Y |  |  |  | 223.43 | 0 | A |  | 1653 | 1 | 0.4 | 1581 | 1.88 | 58 | 27 | 272 | 4:32 | 18 | 19 | 0 | 28 |  | 66.34 | 0 | 0 | AR | 2021-10-23 18:43 | 2021-10-23 19:07 | 25 | 2021-10-23 18:33 | 34 |  |  |  |  | Y | [8 empty] | 5.3 | 20.43 | 0 | [23 empty] | 0.17 | 0.17 | A | [9 empty] | 0 | 0 | 130 | 43 | 0 | 330 | 0 | 999 | 0 | 201 | 0 | 0 | 66 | 20 |  |  | 4
2021-10-23 | A67677 | 1 | 고탄소 | STB2 |  | Al 탈산 | B | 29 | 49 | 51100 | 93.7 | B | B | B |  | 1 | 1 |  | 1520 | 1536 | 5000 |  |  | 5000 | 59.09 | 10 | 84610 | 1553 |  | Y | 41 | 29 | [7 empty] | 조관훈 | 2 |  | Y |  |  |  |  | 102.95 | 12-7 | 225.47 | 0 | A |  | 1553 | 3 | 0.15 | 1522 | 0.61 | 66 | 31 | 262 | 4:22 | 25 | 25 | 72 | 0 |  | 0 |  | 500 | AR | 2021-10-23 19:31 | 2021-10-23 19:47 | 15 | 2021-10-23 19:29 | 17 |  |  |  |  | Y |  |  |  | Y | [5 empty] | 151.27 | 121.34 | [20 empty] | 0.98 |  |  | 0.02 | 0 | A | [9 empty] | 0 | 10 | 250 | 0 | 0 | 129 | 0 | 498 | 0 | 395 | 0 | 0 | 0 | 29
2021-10-23 | B67093 | 2 | 저탄소 | SM10CM5 | TUNDISH교체전 | Al 탈산 | B | 32 | 66 | 50500 | 83.68 | B | B |  | B | 1 |  | 1 | 1555 | 1546 | 6100 |  |  | 6100 | 57.55 | 14 | 105988 | 1659 |  | Y | 40 | 31 | [7 empty] | 최남길 | 2 |  |  |  |  | Y |  |  |  | 142.16 | 0.21 | A |  | 1655 | 1 | 0.35 | 1587 | 1.88 | 64 | 29 | 255 | 4:15 | 18 | 20 | 0 | 29 |  | 40.17 | 0 | 0 | AR | 2021-10-23 19:39 | 2021-10-23 20:06 | 27 | 2021-10-23 19:28 | 38 |  |  |  |  | Y | [8 empty] | 4.5 | 15.71 | 0 | [23 empty] | 0.2 | 0.2 | A | [9 empty] | 0 | 0 | 166 | 0 | 0 | 289 | 0 | 706 | 0 | 202 | 0 | 0 | 0 | 19 |  |  | 4
2021-10-23 | A67678 | 1 | 고탄소 | STB2 | TUNDISH교체전 | Al 탈산 | B | 36 | 56 | 51300 | 79.12 | B | B | B |  | 1 | 1 |  | 1520 | 1538 | 5400 |  |  | 5400 | 53.96 | 13 | 100080 | 1560 |  | Y | 41 | 31 | [7 empty] | 조관훈 | 2 |  | Y |  |  |  |  | 108.15 | 13-1 | 281.45 | 0 | A |  | 1560 | 3 | 0.15 | 1533 | 0.75 | 77 | 37 | 237 | 3:57 | 25 | 25 | 73 | 0 |  | 0 |  | 500 | AR | 2021-10-23 20:25 | 2021-10-23 21:03 | 38 | 2021-10-23 20:23 | 40 |  |  |  |  | Y |  |  |  | Y | [5 empty] | 148.47 | 37.91 | [20 empty] | 1.12 |  |  | 0.07 | 0 | A | [9 empty] | 0 | 29 | 260 | 0 | 0 | 126 | 0 | 497 | 0 | 397 | 0 | 0 | 0 | 53
2021-10-23 | B67094 | 2 | 중탄소 | SM45CB | TUNDISH교체 | Si 탈산 | B | 5 | 45 | 51800 | 90.55 | B | B |  | B | 1 |  | 1 | 1540 | 1519 | 7400 |  |  | 7400 | 51.08 | 18 | 144860 | 1650 | 701 | Y | 43 | 37 | [7 empty] | 최남길 | 2 |  |  |  |  | Y |  | 100.6 | 12-6 | 0 | 191.13 | A |  | 1637 | 1 | 0.38 | 1581 | 1.34 | 88 | 38 | 297 | 4:57 | 14 | 20 | 0 | 30 |  | 84.15 | 0 | 0 | N2 | 2021-10-23 20:48 | 2021-10-23 21:29 | 40 | 2021-10-23 20:39 | 50 |  |  |  |  | N | [8 empty] | 4.6 | 0 | 26.91 | [16 empty] | 0.7 |  |  | 1.86 |  |  |  | 0.11 | 0.11 | A | [9 empty] | 0 | 0 | 251 | 23 | 0 | 30 | 0 | 746 | 0 | 0 | 0 | 0 | 104 | 0 |  |  | 5 |  | 1
2021-10-23 | B67095 | 2 | 중탄소 | SM45CR2 |  | Si 탈산 | B | 1 | 80 | 50650 | 111.25 | B | B |  | B | 1 |  | 1 | 1540 | 1526 | 8000 |  |  | 8000 | 195.16 | 6 | 40992 | 1648 |  | Y | 46 | 41 | [7 empty] | 최남길 | 2 |  |  |  |  | Y |  | 103.45 | 12-2 | 0 | 269.21 | A |  | 1644 | 1 | 0.42 | 1578 | 1.21 | 84 | 42 | 330 | 5:30 | 15 | 19 | 0 | 31 |  | 143.66 | 0 | 0 | N2 | 2021-10-23 22:12 | 2021-10-23 22:28 | 16 | 2021-10-23 21:49 | 39 |  |  |  |  | Y | [8 empty] | 4.4 | 0 | 43.12 | [23 empty] | 0.75 | 0.75 | A | [9 empty] | 58 | 0 | 342 | 30 | 0 | 0 | 0 | 1153 | 0 | 0 | 0 | 0 | 207 | 0 |  |  | 6
2021-10-23 | A67679 | 1 | 중탄소 | 34CRS4H | TUNDISH교체 | Si 탈산 | B | 31 | 8 | 53200 | 73.28 | B | B | B |  | 1 | 1 |  | 1530 | 1541 | 7200 |  |  | 7200 | 70.91 | 12 | 101532 | 1578 |  | Y | 39 | 34 | [7 empty] | 조관훈 | 2 |  | Y |  |  |  |  | 106.4 | 14-1 | 0 | 171.11 | A |  | 1634 | 3 | 0.13 | 1590 | 1.33 | 90 | 27 | 305 | 5:05 | 16 | 20 | 74 | 0 |  | 0 |  | 999 | N2 | 2021-10-23 21:37 | 2021-10-23 22:35 | 58 | 2021-10-23 21:35 | 60 |  |  |  |  | N |  |  |  | Y | [5 empty] | 0 | 194.2 | [19 empty] | 2.25 |  |  |  | 0.98 | 6.62 | A | [9 empty] | 1411 | 35 | 0 | 38 | 0 | 142 | 0 | 499 | 0 | 395 | 0 | 0 | 0 | 26 |  |  |  |  | 1
2021-10-23 | B67096 | 2 | 중탄소 | SM45CR2 |  | Si 탈산 | B | 6 | 76 | 48500 | 105.53 | B | D |  | D | 1 |  | 1 | 1540 | 1528 | 7300 |  |  | 7300 | 71.7 | 12 | 101820 | 1631 |  | Y | 46 | 41 | [7 empty] | 최남길 | 2 | [6 empty] | 95.8 | 11-5 | 0 | 267.82 | A |  | 1632 | 1 | 0.5 | 1558 | 1.53 | 64 | 31 | 287 | 4:47 | 15 | 16 | 0 | 32 |  | 232.06 | 0 | 0 | N2 | 2021-10-23 23:14 | 2021-10-23 23:32 | 18 | 2021-10-23 22:54 | 38 |  |  |  |  | Y | [8 empty] | 5 | 0 | 56.11 | [23 empty] | 0.71 | 0.71 | A | [9 empty] | 0 | 0 | 0 | 10 | 0 | 0 | 0 | 704 | 0 | 0 | 0 | 0 | 120 | 19 |  |  | 6
2021-10-23 | A67680 | 1 | 중탄소 | 34CRS4H |  | Si 탈산 | B | 19 | 8 | 54000 | 68.97 | B | D | D |  | 1 | 1 |  | 1530 | 1531 | 6400 |  |  | 6400 | 63.03 | 12 | 101532 | 1620 |  | Y | 38 | 30 | [7 empty] | 박재승 | 3 |  | Y |  |  |  |  | 98.75 | 13-2 | 0 | 132.73 | A |  | 1622 | 3 | 0.15 | 1578 | 1.42 | 78 | 27 | 270 | 4:30 | 16 | 16 | 75 | 0 |  | 0 |  | 999 | N2 | 2021-10-23 22:45 | 2021-10-23 23:38 | 53 | 2021-10-23 22:44 | 54 |  |  |  |  | N |  |  |  | Y | [5 empty] | 0 | 191.32 | [23 empty] | 1.9 | 19.98 | A | [9 empty] | 1291 | 31 | 0 | 19 | 0 | 116 | 0 | 496 | 0 | 295 | 0 | 0 | 0 | 50
2021-10-23 | A67681 | 1 | 중탄소 | 34CRS4H |  | Si 탈산 | B | 29 | 50 | 51800 | 84.43 | D | D | D |  | 1 | 1 |  | 1530 | 1521 | 7100 |  |  | 7100 | 69.93 | 12 | 101532 | 1605 |  | Y | 39 | 34 | [7 empty] | 김덕진 | 2 |  | Y | [6 empty] | 0 | 248.18 | A |  | 1601 | 3 | 0.14 | 1567 | 0.77 | 67 | 26 | 271 | 4:31 | 16 | 17 | 76 | 0 |  | 0 |  | 999 | N2 | 2021-10-23 23:57 | 2021-10-24 00:39 | 42 | 2021-10-23 23:55 | 44 |  |  |  |  | N |  |  |  | Y | [5 empty] | 0 | 267.78 | [23 empty] | 0.03 | 0 | A | [9 empty] | 1484 | 24 | 0 | 19 | 0 | 99 | 0 | 597 | 0 | 396 | 0 | 0 | 74 | 30 |  |  | 4
2021-10-23 | B67097 | 2 | 중탄소 | SM45CR2 |  | Si 탈산 | B | 32 | 67 | 51250 | 102.83 | D | D |  | D | 1 |  | 1 | 1540 | 1510 | 7200 |  |  | 7200 | 70.71 | 12 | 101820 | 1636 |  | Y | 50 | 37 | [7 empty] | 김규완 | 2 |  |  |  |  | Y |  |  |  | 0.1 | 159.82 | A |  | 1622 | 1 | 0.51 | 1556 | 1.67 | 62 | 27 | 345 | 5:45 | 15 | 16 | 0 | 33 |  | 251.22 | 0 | 0 | N2 | 2021-10-24 00:17 | 2021-10-24 00:35 | 18 | 2021-10-23 23:57 | 38 |  |  |  |  | Y | [8 empty] | 4.5 | 0 | 46.92 | [23 empty] | 0.64 | 0.64 | A | [9 empty] | 0 | 0 | 0 | 45 | 0 | 0 | 0 | 699 | 0 | 207 | 0 | 0 | 118 | 40 |  |  | 6
2021-10-23 | B67098 | 2 | 중탄소 | SM45CR2 |  | Si 탈산 | B | 5 | 46 | 51650 | 103.85 | D | D |  | D | 1 |  | 1 | 1540 | 1510 | 7400 |  |  | 7400 | 71.04 | 14 | 104160 | 1625 |  | Y | 51 | 39 |  |  | B67095 | 03 |  |  |  | 김규완 | 2 |  |  | Y |  | Y |  | 98.65 | 12-3 | 0.52 | 205.47 | A |  | 1625 | 1 | 0.47 | 1557 | 1.59 | 63 | 29 | 324 | 5:24 | 15 | 16 | 0 | 34 |  | 137.85 | 0 | 0 | N2 | 2021-10-24 01:19 | 2021-10-24 01:38 | 19 | 2021-10-24 00:59 | 39 |  |  |  |  | Y | [8 empty] | 4 | 0 | 26.99 | [23 empty] | 0.68 | 0.68 | A | [9 empty] | 0 | 0 | 204 | 25 | 0 | 0 | 0 | 697 | 0 | 207 | 0 | 0 | 157 | 66 |  |  | 6
2021-10-23 | A67682 | 1 | 중탄소 | 34CRS4H |  | Si 탈산 | B | 36 | 57 | 51800 | 79.43 | D | D | D |  | 1 | 1 |  | 1530 | 1553 | 6100 |  |  | 6100 | 60.08 | 12 | 101532 | 1611 |  | Y | 36 | 29 | [7 empty] | 김덕진 | 2 |  |  |  |  | Y |  | 101.55 | 12-4 | 0 | 218.54 | A |  | 1611 | 3 | 0.14 | 1570 | 0.98 | 70 | 27 | 277 | 4:37 | 16 | 17 | 77 | 0 |  | 0 |  | 999 | N2 | 2021-10-24 00:57 | 2021-10-24 01:43 | 47 | 2021-10-24 00:56 | 48 |  |  |  |  | N |  |  |  | Y | [5 empty] | 0 | 258.96 | [23 empty] | 1.38 | 0 | A | [9 empty] | 1597 | 26 | 0 | 14 | 0 | 103 | 0 | 593 | 0 | 396 | 0 | 0 | 73 | 34
2021-10-23 | B67099 | 2 | 중탄소 | SM45CR2 |  | Si 탈산 | B | 1 | 81 | 50800 | 104.85 | D | D |  | D | 1 |  | 1 | 1540 | 1520 | 6900 |  |  | 6900 | 73.94 | 13 | 93316 | 1626 |  | Y | 49 | 37 |  |  | B67096 |  |  |  |  | 김규완 | 2 |  |  |  |  | Y |  | 103.5 | 12-2 | 0 | 157.29 | A |  | 1622 | 1 | 0.45 | 1560 | 1.39 | 66 | 33 | 270 | 4:30 | 15 | 16 | 0 | 35 |  | 173.91 | 0 | 0 | N2 | 2021-10-24 02:22 | 2021-10-24 02:43 | 20 | 2021-10-24 02:05 | 37 |  |  |  |  | Y | [8 empty] | 4 | 0 | 35.03 | [23 empty] | 0.65 | 0.65 | A | [9 empty] | 0 | 0 | 232 | 26 | 0 | 0 | 0 | 804 | 0 | 206 | 0 | 0 | 77 | 13 |  |  | 6
2021-10-23 | A67683 | 1 | 중탄소 | 34CRS4H |  | Si 탈산 | B | 31 | 9 | 53700 | 83.53 | D | D | D |  | 1 | 1 |  | 1530 | 1536 | 6300 |  |  | 6300 | 62.05 | 12 | 101532 | 1606 |  | Y | 38 | 30 | [7 empty] | 김덕진 | 2 |  |  |  |  | Y |  | 100.75 | 13-4 | 0 | 205.1 | A |  | 1606 | 3 | 0.15 | 1576 | 0.67 | 76 | 34 | 281 | 4:41 | 16 | 17 | 78 | 0 |  | 0 |  | 999 | N2 | 2021-10-24 02:03 | 2021-10-24 02:48 | 45 | 2021-10-24 02:03 | 45 |  |  |  |  | N |  |  |  | Y | [5 empty] | 0 | 273.78 | [23 empty] | 2.92 | 0 | A | [9 empty] | 1471 | 79 | 0 | 27 | 0 | 100 | 0 | 500 | 0 | 298 | 0 | 0 | 0 | 44
2021-10-23 | B67100 | 2 | 중탄소 | SM45CR2 |  | Si 탈산 | B | 6 | 77 | 48400 | 97.73 | D | D |  | D | 1 |  | 1 | 1540 | 1529 | 6000 |  |  | 6000 | 61.29 | 15 | 97903 | 1637 |  | Y | 42 | 34 |  |  | B67097 | 03 |  |  |  | 김규완 | 2 |  |  | Y |  | Y |  |  |  | 0 | 136.38 | A |  | 1624 | 1 | 0.51 | 1557 | 1.46 | 63 | 26 | 275 | 4:35 | 15 | 16 | 0 | 36 |  | 168.45 | 0 | 0 | N2 | 2021-10-24 03:20 | 2021-10-24 03:51 | 31 | 2021-10-24 03:02 | 49 |  |  |  |  | Y | [8 empty] | 5 | 0 | 32.5 | [23 empty] | 0.63 | 0.63 | A | [9 empty] | 0 | 0 | 204 | 11 | 0 | 0 | 0 | 706 | 0 | 200 | 0 | 0 | 66 | 37 |  |  | 6
2021-10-23 | A67684 | 1 | 중탄소 | 34CRS4H |  | Si 탈산 | B | 19 | 9 | 54300 | 84.42 | D | D | D |  | 1 | 1 |  | 1530 | 1559 | 5100 |  |  | 5100 | 50.23 | 12 | 101532 | 1609 |  | Y | 46 | 24 | [7 empty] | 김덕진 | 2 |  |  |  |  | Y |  |  |  | 0 | 163.16 | A |  | 1596 | 3 | 0.15 | 1568 | 0.74 | 68 | 29 | 259 | 4:19 | 16 | 17 | 79 | 0 |  | 0 |  | 999 | N2 | 2021-10-24 03:08 | 2021-10-24 03:50 | 42 | 2021-10-24 03:06 | 44 |  |  |  |  | N |  |  |  | Y | [5 empty] | 0 | 222.44 | [23 empty] | 4.4 | 0 | A | [9 empty] | 1409 | 28 | 0 | 19 | 0 | 143 | 0 | 499 | 0 | 296 | 0 | 0 | 0 | 28
2021-10-23 | A67685 | 1 | 중탄소 | 34CRS4H |  | Si 탈산 | B | 29 | 51 | 51400 | 91.37 | D | D | D |  | 1 | 1 |  | 1530 | 1569 | 5400 |  |  | 5400 | 63.82 | 10 | 84610 | 1625 |  | Y | 104 | 42 | [7 empty] | 김덕진 | 2 |  |  |  |  | Y |  | 97.1 | 12-1 | 0 | 247.15 | A |  | 1625 | 3 | 0.15 | 1576 | 1.07 | 76 | 37 | 277 | 4:37 | 16 | 17 | 80 | 0 |  | 0 |  | 999 | N2 | 2021-10-24 04:15 | 2021-10-24 04:52 | 36 | 2021-10-24 04:14 | 38 |  |  |  |  | N |  |  |  | Y | [5 empty] | 0 | 277.64 | [25 empty] | A | [9 empty] | 1496 | 20 | 0 | 19 | 0 | 107 | 0 | 499 | 0 | 299 | 0 | 0 | 0 | 24
2021-10-23 | B67101 | 2 | 중탄소 | SM45CR2 |  | Si 탈산 | B | 32 | 68 | 50700 | 94.88 | D | D |  | D | 1 |  | 1 | 1540 | 1525 | 7000 |  |  | 7000 | 81.38 | 12 | 86016 | 1618 |  | Y | 42 | 38 |  |  | B67098 | 03 |  |  |  | 김규완 | 2 |  | Y |  |  | Y |  | 97.8 | 11-9 | 0.97 | 112.96 | A |  | 1623 | 1 | 0.49 | 1557 | 1.63 | 63 | 18 | 297 | 4:57 | 15 | 16 | 0 | 37 | 160 | 117.17 | 0 | 0 | N2 | 2021-10-24 04:31 | 2021-10-24 04:53 | 23 | 2021-10-24 04:12 | 41 |  |  |  |  | Y | [8 empty] | 4 | 0 | 24.47 | [23 empty] | 0.63 | 0.63 | A | [9 empty] | 11 | 0 | 200 | 11 | 0 | 0 | 0 | 701 | 0 | 208 | 0 | 0 | 84 | 33 |  |  | 6
2021-10-23 | B67102 | 2 | 중탄소 | SM45CR2 | TUNDISH교체전 | Si 탈산 | B | 5 | 47 | 51500 | 96.77 | D | D |  | D | 1 |  | 1 | 1540 | 1540 | 6400 |  |  | 6400 | 73.57 | 14 | 86996 | 1632 |  | Y | 45 | 34 |  |  | B67099 | 03 |  |  |  | 김규완 | 2 |  |  | Y |  | Y |  | 105.2 | 12-10 | 0 | 134.45 | A |  | 1633 | 1 | 0.47 | 1567 | 1.6 | 73 | 34 | 279 | 4:39 | 15 | 18 | 0 | 38 |  | 140.52 | 0 | 0 | N2 | 2021-10-24 05:32 | 2021-10-24 05:57 | 25 | 2021-10-24 05:15 | 43 |  |  |  |  | Y | [8 empty] | 4 | 0 | 30.25 | [23 empty] | 0.66 | 0.66 | A | [9 empty] | 0 | 0 | 0 | 15 | 0 | 0 | 0 | 806 | 0 | 207 | 0 | 0 | 77 | 17 |  |  | 6
2021-10-23 | A67686 | 1 | 중탄소 | 34CRS4H | TUNDISH교체전 | Si 탈산 | B | 36 | 58 | 51200 | 79.8 | D | D | D |  | 1 | 1 |  | 1530 | 1525 | 7300 |  |  | 7300 | 75.2 | 12 | 97070 | 1630 |  | Y | 43 | 35 | [7 empty] | 김덕진 | 2 |  | N |  |  | Y |  | 98.05 | 12-1 | 0 | 209.28 | A |  | 1630 | 3 | 0.16 | 1580 | 1.39 | 80 | 45 | 299 | 4:59 | 16 | 17 | 81 | 0 |  | 0 |  | 999 | N2 | 2021-10-24 05:27 | 2021-10-24 05:53 | 27 | 2021-10-24 05:25 | 29 |  |  |  |  | N |  |  |  | Y | [5 empty] | 0 | 244.3 | [23 empty] | 7.63 | 0 | A | [9 empty] | 1499 | 23 | 0 | 19 | 0 | 92 | 0 | 703 | 0 | 406 | 0 | 0 | 125 | 15
2021-10-23 | B67103 | 2 | 중탄소 | SNCM439P | TUNDISH교체 | Al 탈산 | B | 1 | 82 | 50750 | 110.58 | D | D |  | A | 1 |  | 1 | 1540 | 1539 | 9100 |  |  | 9100 | 95.67 | 17 | 95115 | 1638 |  | Y | 55 | 31 | [7 empty] | 김규완 | 2 | [6 empty] | 103.55 | 12-1 | 173.95 | 0 | A |  | 1642 | 1 | 0.36 | 1577 | 1.38 | 90 | 37 | 236 | 3:56 | 18 | 21 | 0 | 39 |  | 86.72 | 0 | 0 | AR | 2021-10-24 06:44 | 2021-10-24 07:32 | 48 | 2021-10-24 06:27 | 65 |  |  |  |  | N | [8 empty] | 4.5 | 24.25 | 0 | [16 empty] | 0.7 |  |  | 2.23 |  |  |  | 0.05 | 0.05 | A | [9 empty] | 1039 | 0 | 202 | 56 | 0 | 97 | 0 | 1005 | 0 | 207 | 0 | 0 | 0 | 31 |  |  | 9 |  | 1
2021-10-23 | A67687 | 1 | 고탄소 | AE1055LS | TUNDISH교체 | Al 탈산 | B | 31 | 10 | 53600 | 86.55 | D | D | A |  | 1 | 1 |  | 1520 | 1563 | 6200 |  |  | 6200 | 73.29 | 10 | 84600 | 1605 |  | Y | 43 | 40 | [7 empty] | 김덕진 | 2 |  |  |  |  | Y |  | 106.8 | 14-1 | 0 | 249.76 | A |  | 1605 | 3 | 0.14 | 1571 | 0.77 | 87 | 33 | 266 | 4:26 | 25 | 25 | 82 | 0 |  | 0 |  | 500 | N2 | 2021-10-24 06:41 | 2021-10-24 07:18 | 37 | 2021-10-24 06:41 | 37 |  |  |  |  | Y |  |  |  | Y | [5 empty] | 0 | 17.7 | [19 empty] | 2.11 |  |  |  | 8.63 | 0.88 | A | [9 empty] | 52 | 0 | 889 | 14 | 0 | 167 | 0 | 1136 | 0 | 696 | 0 | 0 | 307 | 50 |  |  |  |  | 1
2021-10-24 | B67104 | 2 | 중탄소 | SNCM439P | 잔강최소화전 | Al 탈산 | B | 6 | 78 | 48250 | 89.2 | A | A |  | A | 1 |  | 1 | 1540 | 1553 | 6900 |  |  | 6900 | 82.22 | 15 | 83925 | 1627 |  | Y | 48 | 36 | [7 empty] | 임현진 | 2 |  |  |  |  | Y |  |  |  | 326.16 | 0 | A |  | 1619 | 1 | 0.32 | 1556 | 1.74 | 69 | 28 | 445 | 7:25 | 18 | 19 | 0 | 0 |  | 32.92 | 0 | 0 | AR | 2021-10-24 07:39 | 2021-10-24 08:34 | 55 | 2021-10-24 07:32 | 62 |  |  |  |  | N | [8 empty] | 5 | 1.56 | 0 | [21 empty] | N |  | 0.05 | 0.05 | A | [9 empty] | 1183 | 0 | 201 | 49 | 0 | 98 | 0 | 501 | 0 | 207 | 0 | 0 | 0 | 27 |  |  | 6
2021-10-24 | A67688 | 1 | 고탄소 | AE1055LS |  | Al 탈산 | B | 19 | 10 | 54500 | 93.27 | A | A | A |  | 1 | 1 |  | 1520 | 1557 | 4500 |  |  | 4500 | 44.33 | 12 | 101520 | 1599 |  | Y | 41 | 25 | [7 empty] | 조관훈 | 2 |  |  |  |  | Y |  | 102.35 | 13-6 | 0 | 113.9 | A |  | 1599 | 3 | 0.13 | 1554 | 0.9 | 70 | 30 | 255 | 4:15 | 25 | 25 | 83 | 0 |  | 0 |  | 500 | N2 | 2021-10-24 07:46 | 2021-10-24 08:22 | 36 | 2021-10-24 07:44 | 38 |  |  |  |  | Y |  |  |  | Y | [5 empty] | 0 | 287.14 | [23 empty] | 8.82 | 25.51 | A | [9 empty] | 0 | 0 | 724 | 10 | 0 | 213 | 0 | 594 | 0 | 496 | 0 | 0 | 67 | 9
2021-10-24 | B67105 | 2 | 중탄소 | AE4330VM2 | 잔강최소화 | Al 탈산 | B | 32 | 69 | 50500 | 112.65 | A | A |  | A | 1 |  | 1 | 1540 | 1528 | 9700 |  |  | 9700 | 107.03 | 12 | 90632 | 1628 |  | Y | 55 | 52 | [7 empty] | 임현진 | 2 |  |  |  |  | Y |  | 108.8 | 12-9 | 491.68 | 0 | A |  | 1620 | 1 | 0.41 | 1548 | 1.36 | 55 | 9 | 308 | 5:08 | 18 | 20 | 0 | 41 |  | 68.24 | 0 | 0 | AR | 2021-10-24 09:16 | 2021-10-24 09:51 | 35 | 2021-10-24 09:03 | 47 |  |  |  |  | Y | [8 empty] | 4.5 | 24.79 | 0 | [20 empty] | 0.88 |  |  | 0.27 | 0.27 | B | [9 empty] | 1477 | 0 | 374 | 64 | 0 | 289 | 0 | 1169 | 0 | 205 | 0 | 0 | 206 | 55 |  |  | 11
2021-10-24 | A67689 | 1 | 고탄소 | AE1055LS |  | Al 탈산 | B | 29 | 52 | 51100 | 79.15 | A | A | A |  | 1 | 1 |  | 1520 | 1543 | 5400 |  |  | 5400 | 63.83 | 10 | 84600 | 1586 |  | Y | 41 | 30 | [7 empty] | 조관훈 | 2 |  |  |  |  | Y |  | 96.55 | 11-10 | 4.49 | 175.67 | A |  | 1586 | 3 | 0.13 | 1549 | 0.97 | 65 | 25 | 251 | 4:11 | 25 | 25 | 84 | 0 |  | 0 |  | 500 | N2 | 2021-10-24 08:49 | 2021-10-24 09:22 | 33 | 2021-10-24 08:49 | 33 |  |  |  |  | Y |  |  |  | Y | [5 empty] | 0 | 213.16 | [23 empty] | 23.45 | 36.47 | B | [9 empty] | 26 | 0 | 794 | 0 | 0 | 171 | 0 | 991 | 0 | 595 | 0 | 0 | 195 | 0
2021-10-24 | A67690 | 1 | 고탄소 | AE1055LS |  | Al 탈산 | B | 36 | 59 | 51000 | 78.98 | A | A | A |  | 1 | 1 |  | 1520 | 1575 | 4900 |  |  | 4900 | 57.92 | 10 | 84600 | 1590 |  | Y | 42 | 29 |  |  | A67687 |  |  |  |  | 조관훈 | 2 |  |  | Y |  |  |  | 105.75 | 12-8 | 0.01 | 230.14 | A |  | 1590 | 3 | 0.13 | 1550 | 1.14 | 66 | 28 | 184 | 3:04 | 25 | 26 | 85 | 0 |  | 0 |  | 550 | N2 | 2021-10-24 09:47 | 2021-10-24 10:17 | 29 | 2021-10-24 09:46 | 31 |  |  |  |  | Y |  |  |  | Y | [5 empty] | 0 | 193.08 | [23 empty] | 23.49 | 68.36 | A | [9 empty] | 0 | 0 | 796 | 0 | 0 | 156 | 0 | 1045 | 0 | 698 | 0 | 0 | 175 | 7
2021-10-24 | B67106 | 2 | 중탄소 | AE4330VM2 |  | Al 탈산 | B | 5 | 48 | 51300 | 96.65 | A | A |  | A | 1 |  | 1 | 1540 | 1554 | 8100 |  |  | 8100 | 86.24 | 13 | 93927 | 1630 |  | Y | 48 | 43 | [7 empty] | 임현진 | 2 |  |  |  |  | Y |  | 103.6 | 12-8 | 325.31 | 0 | A |  | 1619 | 1 | 0.39 | 1551 | 1.62 | 58 | 17 | 278 | 4:38 | 18 | 19 | 0 | 42 |  | 54.9 | 0 | 0 | AR | 2021-10-24 10:11 | 2021-10-24 10:59 | 48 | 2021-10-24 10:01 | 58 |  |  |  |  | Y | [8 empty] | 5 | 19.01 | 0 | [20 empty] | 0.82 |  |  | 0.13 | 0.13 | B | [9 empty] | 1233 | 0 | 379 | 62 | 0 | 326 | 0 | 1165 | 0 | 207 | 0 | 0 | 250 | 46 |  |  | 11
2021-10-24 | A67691 | 1 | 고탄소 | AE1055LS |  | Al 탈산 | B | 31 | 11 | 53400 | 86.1 | A | A | A |  | 1 | 1 |  | 1520 | 1606 | 3800 |  |  | 3800 | 37.43 | 12 | 101520 | 1589 |  | Y | 43 | 22 |  |  | A67688 |  |  |  |  | 조관훈 | 2 |  |  | Y |  |  |  | 104.05 | 13-7 | 0.03 | 105.8 | A |  | 1589 | 3 | 0.14 | 1553 | 0.88 | 69 | 33 | 296 | 4:56 | 25 | 25 | 86 | 0 |  | 0 |  | 600 | N2 | 2021-10-24 10:52 | 2021-10-24 11:16 | 25 | 2021-10-24 10:50 | 27 |  |  |  |  | Y |  |  |  | Y | [5 empty] | 0 | 249.41 | [23 empty] | 0 | 0.06 | A | [9 empty] | 47 | 0 | 797 | 19 | 0 | 202 | 0 | 843 | 0 | 594 | 0 | 0 | 154 | 59 |  |  |  | 0
2021-10-24 | B67107 | 2 | 중탄소 | AE4330VM2 |  | Al 탈산 | B | 1 | 83 | 50700 | 110.12 | A | A |  | A | 1 |  | 1 | 1540 | 1590 | 8000 |  |  | 8000 | 77.78 | 12 | 102852 | 1630 |  | Y | 50 | 47 | [7 empty] | 임현진 | 2 |  |  |  |  | Y |  | 111.1 | 12-8 | 438.34 | 0 | A |  | 1633 | 1 | 0.38 | 1564 | 1.46 | 71 | 26 | 309 | 5:09 | 18 | 20 | 0 | 43 | 60 | 62.6 | 0 | 0 | AR | 2021-10-24 11:24 | 2021-10-24 12:06 | 42 | 2021-10-24 11:05 | 62 |  |  |  |  | Y | [8 empty] | 4.5 | 22.13 | 0 | [20 empty] | 1.02 |  |  | 0.18 | 0.18 | B | [9 empty] | 1311 | 0 | 518 | 0 | 0 | 387 | 0 | 1104 | 0 | 309 | 0 | 0 | 199 | 46 |  |  | 11
2021-10-24 | A67692 | 1 | 고탄소 | AE1055LS |  | Al 탈산 | B | 19 | 11 | 53600 | 74.75 | A | A | A |  | 1 | 1 |  | 1520 | 1552 | 4900 |  |  | 4900 | 48.27 | 12 | 101520 | 1588 |  | Y | 40 | 32 |  |  | A67689 |  |  |  |  | 조관훈 | 2 |  | Y |  |  |  |  | 102 | 13-5 | 0 | 223.82 | A |  | 1588 | 3 | 0.14 | 1551 | 1.06 | 67 | 32 | 301 | 5:01 | 25 | 25 | 87 | 0 |  | 0 |  | 600 | N2 | 2021-10-24 11:54 | 2021-10-24 12:16 | 22 | 2021-10-24 11:52 | 24 |  |  |  |  | Y |  |  |  | Y | [5 empty] | 0 | 229.57 | [23 empty] | 0 | 0 | A | [9 empty] | 40 | 0 | 755 | 0 | 0 | 207 | 0 | 945 | 0 | 597 | 0 | 0 | 136 | 39
2021-10-24 | B67108 | 2 | 중탄소 | AE4330VM2 |  | Al 탈산 | B | 6 | 79 | 48750 | 112.6 | A | A |  | A | 1 |  | 1 | 1540 | 1555 | 9200 |  |  | 9200 | 95.47 | 12 | 96363 | 1618 |  | Y | 59 | 54 |  |  | B67105 | 05 |  |  |  | 임현진 | 2 |  |  | Y |  | Y |  | 105.65 | 12-4 | 486.73 | 0 | A |  | 1625 | 1 | 0.31 | 1555 | 1.45 | 62 | 25 | 300 | 5:00 | 18 | 23 | 0 | 44 |  | 62.79 | 0 | 0 | AR | 2021-10-24 12:43 | 2021-10-24 13:19 | 36 | 2021-10-24 12:33 | 46 |  |  |  |  | Y | [8 empty] | 5 | 24.13 | 0 | [20 empty] | 0.87 |  |  | 0.11 | 0.11 | B |  |  | 6.408 | 26.013 | 59.613 | 0.189 | 9.302 | 2.291 | 1972.68 | 1385 | 0 | 470 | 66 | 0 | 356 | 0 | 1104 | 0 | 203 | 0 | 0 | 213 | 43 |  |  | 11
2021-10-24 | A67693 | 1 | 고탄소 | AE1055LS |  | Al 탈산 | B | 29 | 53 | 51700 | 78.13 | A | A | A |  | 1 | 1 |  | 1520 | 1562 | 4500 |  |  | 4500 | 44.33 | 12 | 101520 | 1574 |  | Y | 41 | 26 |  |  | A67690 |  |  |  |  | 조관훈 | 2 |  | Y |  |  |  |  | 105.4 | 12-9 | 12.42 | 119.32 | A |  | 1574 | 3 | 0.12 | 1551 | 0.66 | 67 | 32 | 208 | 3:28 | 25 | 25 | 88 | 0 |  | 0 |  | 300 | N2 | 2021-10-24 12:53 | 2021-10-24 13:14 | 22 | 2021-10-24 12:51 | 24 |  |  |  |  | Y |  |  |  | Y | [5 empty] | 0 | 132.53 | [23 empty] | 0 | 0.01 | A | [9 empty] | 17 | 0 | 801 | 0 | 0 | 223 | 0 | 595 | 0 | 398 | 0 | 0 | 127 | 40
2021-10-24 | B67109 | 2 | 중탄소 | AE4330VM2 |  | Al 탈산 | B | 32 | 70 | 51250 | 128.17 | A | A |  | A | 1 |  | 1 | 1540 | 1536 | 9000 |  |  | 9000 | 96.95 | 12 | 92832 | 1616 |  | Y | 54 | 50 |  |  | B67106 | 05 |  |  |  | 임현진 | 2 |  |  | Y |  | Y |  | 106.95 | 12-7 | 413.13 | 0 | A |  | 1614 | 1 | 0.39 | 1551 | 1.4 | 58 | 21 | 389 | 6:29 | 18 | 19 | 0 | 45 |  | 65.14 | 0 | 0 | AR | 2021-10-24 14:17 | 2021-10-24 14:26 | 9 | 2021-10-24 13:44 | 42 |  |  |  |  | Y | [8 empty] | 4.5 | 22.31 | 0 | [20 empty] | 1.14 |  |  | 0.15 | 0.15 | B | [9 empty] | 1370 | 0 | 403 | 89 | 0 | 328 | 0 | 1205 | 0 | 206 | 0 | 0 | 253 | 52 |  |  | 8
2021-10-24 | A67694 | 1 | 고탄소 | AE1055LS |  | Al 탈산 | B | 36 | 60 | 51200 | 75.78 | A | A | A |  | 1 | 1 |  | 1520 | 1585 | 3600 |  |  | 3600 | 35.46 | 12 | 101520 | 1591 |  | Y | 41 | 31 |  |  | A67691 |  |  |  |  | 조관훈 | 2 |  | Y |  |  |  |  | 108.1 | 12-10 | 0 | 117.87 | A |  | 1591 | 3 | 0.13 | 1555 | 1.06 | 71 | 37 | 187 | 3:07 | 25 | 25 | 89 | 0 |  | 0 |  | 400 | N2 | 2021-10-24 13:46 | 2021-10-24 14:13 | 27 | 2021-10-24 13:45 | 28 |  |  |  |  | Y |  |  |  | Y | [5 empty] | 0 | 127.63 | [23 empty] | 1.04 | 0.54 | A | [9 empty] | 51 | 0 | 788 | 0 | 0 | 234 | 0 | 697 | 0 | 395 | 0 | 0 | 132 | 35
2021-10-24 | B67110 | 2 | 중탄소 | AE4330VM2 |  | Al 탈산 | B | 5 | 49 | 51700 | 109.98 | A | B |  | B | 1 |  | 1 | 1540 | 1543 | 9500 |  |  | 9500 | 102.13 | 13 | 93022 | 1615 |  | Y | 57 | 50 |  |  | B67107 | 05 |  |  |  | 임현진 | 2 |  |  | Y |  | Y |  | 107.1 | 13-1 | 228.71 | 0 | A |  | 1614 | 1 | 0.4 | 1554 | 1.32 | 61 | 23 | 348 | 5:48 | 18 | 19 | 0 | 46 |  | 45.34 | 0 | 0 | AR | 2021-10-24 15:10 | 2021-10-24 15:36 | 26 | 2021-10-24 14:58 | 38 |  |  |  |  | Y | [8 empty] | 4.2 | 18.66 | 0 | [20 empty] | 0.84 |  |  | 0.2 | 0.2 | B | [9 empty] | 1344 | 0 | 0 | 79 | 0 | 299 | 0 | 1203 | 0 | 207 | 0 | 0 | 343 | 23 |  |  | 11
2021-10-24 | A67695 | 1 | 고탄소 | AE1055LS |  | Al 탈산 | B | 31 | 12 | 53700 | 79.92 | A | B | B |  | 1 | 1 |  | 1520 | 1568 | 4400 |  |  | 4400 | 43.34 | 12 | 101520 | 1597 |  | Y | 40 | 28 | [7 empty] | 조관훈 | 2 |  |  | Y |  |  |  | 105.95 | 13-9 | 0 | 89.84 | A |  | 1597 | 3 | 0.13 | 1558 | 1 | 74 | 38 | 533 | 8:53 | 25 | 26 | 90 | 0 |  | 0 |  | 500 | N2 | 2021-10-24 14:47 | 2021-10-24 15:15 | 28 | 2021-10-24 14:46 | 29 |  |  |  |  | Y |  |  |  | Y | [5 empty] | 0 | 214.65 | [23 empty] | 2.07 | 1.18 | A | [9 empty] | 68 | 0 | 764 | 30 | 0 | 163 | 0 | 497 | 0 | 399 | 0 | 0 | 98 | 107
2021-10-24 | A67696 | 1 | 고탄소 | AE1055LS |  | Al 탈산 | B | 19 | 12 | 53600 | 80.48 | B | B | B |  | 1 | 1 |  | 1520 | 1523 | 4900 |  |  | 4900 | 48.27 | 12 | 101520 | 1588 |  | Y | 42 | 26 | [7 empty] | 박재승 | 2 |  |  | Y |  |  |  | 101.1 | 13-4 | 0.01 | 83.34 | A |  | 1588 | 3 | 0.12 | 1547 | 1.08 | 63 | 29 | 293 | 4:53 | 25 | 25 | 91 | 0 |  | 0 |  | 500 | N2 | 2021-10-24 15:48 | 2021-10-24 16:15 | 28 | 2021-10-24 15:46 | 29 |  |  |  |  | Y |  |  |  | Y | [5 empty] | 0 | 210.97 | [23 empty] | 4.28 | 3.28 | A | [9 empty] | 93 | 0 | 819 | 30 | 0 | 199 | 0 | 498 | 0 | 397 | 0 | 0 | 0 | 50
2021-10-24 | B67111 | 2 | 중탄소 | AE4330VM2 |  | Al 탈산 | B | 1 | 84 | 50850 | 107.8 | B | B |  | B | 1 |  | 1 | 1540 | 1538 | 8900 |  |  | 8900 | 97.11 | 13 | 91650 | 1632 |  | Y | 50 | 44 |  |  | B67108 | 03 |  |  |  | 최남길 | 2 |  | Y |  |  | Y |  | 108.85 | 12-6 | 360.23 | 0 | A |  | 1626 | 1 | 0.45 | 1550 | 1.61 | 57 | 21 | 267 | 4:27 | 18 | 26 | 0 | 47 |  | 152.53 | 0 | 0 | AR | 2021-10-24 16:33 | 2021-10-24 16:45 | 12 | 2021-10-24 16:21 | 24 |  |  |  |  | Y | [8 empty] | 4.5 | 56.84 | 0 | [20 empty] | 0.61 |  |  | 0.27 | 0.27 | B | [9 empty] | 1291 | 0 | 133 | 100 | 0 | 342 | 0 | 1098 | 0 | 208 | 0 | 0 | 248 | 30 |  |  | 11
2021-10-24 | A67697 | 1 | 고탄소 | AE1055LS |  | Al 탈산 | B | 29 | 54 | 51700 | 94.85 | B | B | B |  | 1 | 1 |  | 1520 | 1565 | 4000 |  |  | 4000 | 39.4 | 12 | 101520 | 1593 |  | Y | 43 | 23 | [7 empty] | 박재승 | 2 |  |  | Y |  |  |  | 108.5 | 13-2 | 0 | 56.92 | A |  | 1593 | 3 | 0.13 | 1545 | 0.92 | 61 | 33 | 310 | 5:10 | 25 | 25 | 92 | 0 |  | 0 |  | 500 | N2 | 2021-10-24 17:03 | 2021-10-24 17:13 | 10 | 2021-10-24 17:02 | 11 |  |  |  |  | Y |  |  |  | Y | [5 empty] | 0 | 293.2 | [23 empty] | 6.08 | 3.28 | A | [9 empty] | 27 | 0 | 812 | 26 | 0 | 181 | 0 | 644 | 0 | 497 | 0 | 0 | 0 | 53
2021-10-24 | B67112 | 2 | 중탄소 | AE4330VM2 |  | Al 탈산 | B | 6 | 80 | 48050 | 105.3 | B | B |  | B | 1 |  | 1 | 1540 | 1518 | 8800 |  |  | 8800 | 83.22 | 15 | 105750 | 1611 |  | Y | 54 | 44 |  |  | B67109 | 03 |  |  |  | 최남길 | 2 |  |  | Y |  | Y |  | 105.25 | 12-3 | 112.57 | 0 | A |  | 1603 | 1 | 0.36 | 1544 | 1.42 | 51 | 15 | 337 | 5:37 | 18 | 19 | 0 | 48 |  | 37.27 | 0 | 0 | AR | 2021-10-24 17:36 | 2021-10-24 17:57 | 21 | 2021-10-24 17:23 | 34 |  |  |  |  | Y | [8 empty] | 5.1 | 17.47 | 0 | [20 empty] | 0.87 |  |  | 0.16 | 0.16 | B | [9 empty] | 1374 | 0 | 268 | 26 | 0 | 339 | 0 | 1338 | 0 | 208 | 0 | 0 | 251 | 6 |  |  | 8
2021-10-24 | A67698 | 1 | 고탄소 | AE1055LS |  | Al 탈산 | B | 36 | 61 | 50900 | 92.63 | B | B | B |  | 1 | 1 |  | 1520 | 1544 | 4500 |  |  | 4500 | 44.33 | 12 | 101520 | 1591 |  | Y | 43 | 25 | [7 empty] | 정용태 | 2 |  |  | Y |  |  |  | 105.7 | 12-7 | 0.07 | 184.32 | A |  | 1591 | 3 | 0.13 | 1551 | 0.83 | 67 | 37 | 309 | 5:09 | 25 | 25 | 93 | 0 |  | 0 |  | 500 | N2 | 2021-10-24 17:56 | 2021-10-24 18:14 | 18 | 2021-10-24 17:55 | 19 |  |  |  |  | Y |  |  |  | Y | [5 empty] | 0 | 273.83 | [23 empty] | 7.36 | 3.28 | A | [9 empty] | 62 | 0 | 771 | 27 | 0 | 188 | 0 | 644 | 0 | 498 | 0 | 0 | 30 | 35
2021-10-24 | B67113 | 2 | 중탄소 | AE4330VM2 | TUNDISH교체전 | Al 탈산 | B | 32 | 71 | 51150 | 105.6 | B | B |  | B | 1 |  | 1 | 1540 | 1523 | 9200 |  |  | 9200 | 79.79 | 14 | 115298 | 1625 |  | Y | 56 | 47 |  |  | B67110 | 03 |  |  |  | 최남길 | 2 |  |  | Y |  |  |  | 109.65 | 12-9 | 327.45 | 0 | A |  | 1620 | 1 | 0.45 | 1560 | 1.61 | 67 | 26 | 312 | 5:12 | 18 | 19 | 0 | 49 |  | 78.9 | 0 | 0 | AR | 2021-10-24 18:42 | 2021-10-24 19:05 | 23 | 2021-10-24 18:27 | 37 |  |  |  |  | Y | [8 empty] | 3 | 24.92 | 0 | [20 empty] | 0.68 |  |  | 0.18 | 0.18 | A | [9 empty] | 1419 | 0 | 168 | 34 | 0 | 297 | 0 | 1254 | 0 | 208 | 0 | 0 | 228 | 0 |  |  | 11
2021-10-24 | A67699 | 1 | 고탄소 | AE1055LS |  | Al 탈산 | B | 31 | 13 | 53100 | 80.45 | B | B | B |  | 1 | 1 |  | 1520 | 1604 | 3000 |  |  | 3000 | 35.46 | 10 | 84600 | 1607 |  | Y | 46 | 18 | [7 empty] | 박재승 | 2 |  |  | Y |  |  |  | 100.85 | 13-3 | 2.73 | 72.69 | A |  | 1607 | 3 | 0.13 | 1560 | 1.38 | 76 | 41 | 267 | 4:27 | 25 | 25 | 94 | 0 |  | 0 |  | 600 | N2 | 2021-10-24 18:48 | 2021-10-24 19:14 | 26 | 2021-10-24 18:47 | 27 |  |  |  |  | Y |  |  |  | Y | [5 empty] | 0 | 208.46 | [23 empty] | 8.61 | 3.28 | A | [9 empty] | 26 | 0 | 669 | 28 | 0 | 168 | 0 | 650 | 0 | 504 | 0 | 0 | 37 | 50
2021-10-24 | B67114 | 2 | 중탄소 | AE5130M | TUNDISH교체 | Al 탈산 | B | 5 | 50 | 51450 | 115.85 | B | B |  | B | 1 |  | 1 | 1540 | 1538 | 10300 |  |  | 10300 | 110.67 | 11 | 93071 | 1661 | 1061 | Y | 66 | 54 | [7 empty] | 최남길 | 2 |  |  |  |  | Y |  | 102.15 | 12-6 | 0 | 282.89 | A |  | 1661 | 1 | 0.5 | 1592 | 1.77 | 90 | 39 | 299 | 4:59 | 16 | 17 | 0 | 50 |  | 197.21 | 0 | 0 | N2 | 2021-10-24 20:08 | 2021-10-24 20:42 | 35 | 2021-10-24 19:53 | 49 |  |  |  |  | Y | [9 empty] | 0 | 43.43 | [16 empty] | 0.8 |  |  | 2.21 |  |  |  | 0.52 | 0.52 | B | [9 empty] | 1710 | 0 | 0 | 12 | 0 | 185 | 0 | 898 | 0 | 411 | 0 | 0 | 134 | 0 |  |  | 4 |  | 1
2021-10-24 | A67700 | 1 | 고탄소 | AE1055LS |  | Al 탈산 | B | 19 | 13 | 53500 | 84.13 | B | B | B |  | 1 | 1 |  | 1520 | 1571 | 3400 |  |  | 3400 | 40.19 | 10 | 84600 | 1589 |  | Y | 41 | 20 | [7 empty] | 박재승 | 2 |  | Y |  |  |  |  | 100.55 | 13-3 | 0.89 | 176.53 | A |  | 1589 | 3 | 0.13 | 1542 | 1.02 | 58 | 31 | 347 | 5:47 | 25 | 25 | 95 | 0 |  | 0 |  | 550 | N2 | 2021-10-24 19:53 | 2021-10-24 20:09 | 16 | 2021-10-24 19:51 | 18 |  |  |  |  | Y |  |  |  | Y | [5 empty] | 0 | 276.7 | [23 empty] | 0 | 0.13 | A | [9 empty] | 58 | 0 | 758 | 46 | 0 | 177 | 0 | 497 | 0 | 399 | 0 | 0 | 0 | 49
2021-10-24 | B67115 | 2 | 중탄소 | AE5130M |  | Al 탈산 | B | 1 | 85 | 51650 | 109.85 | B | B |  | B | 1 |  | 1 | 1540 | 1518 | 8600 |  |  | 8600 | 92.4 | 11 | 93071 | 1641 |  | Y | 48 | 42 | [7 empty] | 최남길 | 2 |  |  |  |  | Y |  | 105.25 | 12-2 | 0 | 290.48 | A |  | 1628 | 1 | 0.43 | 1568 | 1.21 | 66 | 29 | 344 | 5:44 | 16 | 17 | 0 | 51 |  | 129.54 | 0 | 0 | N2 | 2021-10-24 21:19 | 2021-10-24 21:42 | 23 | 2021-10-24 20:55 | 47 |  |  |  |  | Y | [8 empty] | 4.5 | 0 | 35.48 | [23 empty] | 0.01 | 0.01 | A | [9 empty] | 1648 | 30 | 78 | 55 | 0 | 222 | 0 | 551 | 0 | 201 | 0 | 0 | 51 | 8
2021-10-24 | A67701 | 1 | 고탄소 | AE1055LS |  | Al 탈산 | B | 29 | 55 | 50700 | 78.95 | B | B | B |  | 1 | 1 |  | 1520 | 1531 | 5100 |  |  | 5100 | 50.24 | 12 | 101520 | 1591 |  | Y | 41 | 29 | [7 empty] | 박재승 | 2 |  | Y |  |  |  |  | 104.6 | 12-8 | 0 | 149.76 | A |  | 1591 | 3 | 0.13 | 1551 | 1.08 | 67 | 32 | 531 | 8:51 | 25 | 25 | 96 | 0 |  | 0 |  | 550 | N2 | 2021-10-24 20:50 | 2021-10-24 21:07 | 17 | 2021-10-24 20:48 | 19 |  |  |  |  | Y |  |  |  | Y | [5 empty] | 0 | 221.54 | [23 empty] | 1.37 | 0.45 | A | [9 empty] | 82 | 0 | 838 | 23 | 0 | 156 | 0 | 495 | 0 | 398 | 0 | 0 | 0 | 25
2021-10-24 | B67116 | 2 | 중탄소 | AE5130M |  | Al 탈산 | B | 6 | 81 | 48600 | 102.33 | B | B |  | D | 1 |  | 1 | 1540 | 1529 | 8200 |  |  | 8200 | 88.1 | 11 | 93071 | 1635 |  | Y | 46 | 41 | [7 empty] | 최남길 | 2 |  |  |  |  | Y |  | 104.2 | 12-2 | 0 | 264.78 | A |  | 1624 | 1 | 0.5 | 1562 | 1.31 | 60 | 20 | 336 | 5:36 | 16 | 17 | 0 | 52 |  | 164.94 | 0 | 0 | N2 | 2021-10-24 22:13 | 2021-10-24 22:44 | 31 | 2021-10-24 21:59 | 45 | [14 empty] | 0.4 | 39.2 | [23 empty] | 0.01 | 0.01 | B | [9 empty] | 1674 | 0 | 1090 | 39 | 0 | 251 | 0 | 784 | 0 | 203 | 0 | 0 | 51 | 50
2021-10-24 | A67702 | 1 | 고탄소 | AE1055LS |  | Al 탈산 | B | 36 | 62 | 50600 | 78.42 | B | B | B |  | 1 | 1 |  | 1520 | 1568 | 3900 |  |  | 3900 | 38.42 | 12 | 101520 | 1580 |  | Y | 41 | 24 | [7 empty] | 박재승 | 2 |  | Y |  |  |  |  | 105.5 | 12-7 | 0 | 154.01 | A |  | 1580 | 3 | 0.13 | 1545 | 0.92 | 61 | 30 | 367 | 6:07 | 25 | 26 | 97 | 0 |  | 0 |  | 550 | N2 | 2021-10-24 21:50 | 2021-10-24 22:11 | 21 | 2021-10-24 21:47 | 24 |  |  |  |  | Y |  |  |  | Y | [5 empty] | 0 | 229.59 | [23 empty] | 0.01 | 0 | B | [9 empty] | 0 | 0 | 788 | 19 | 0 | 147 | 0 | 752 | 0 | 598 | 0 | 0 | 52 | 49
2021-10-24 | A67703 | 1 | 고탄소 | AE1055LS |  | Al 탈산 | B | 31 | 14 | 53200 | 81.8 | B | D | D |  | 1 | 1 |  | 1520 | 1533 | 5400 |  |  | 5400 | 53.19 | 12 | 101520 | 1597 |  | Y | 40 | 28 | [7 empty] | 박재승 | 2 |  | Y |  |  |  |  | 106.2 | 13-9 | 0.11 | 179.53 | A |  | 1597 | 3 | 0.13 | 1557 | 0.95 | 73 | 33 | 272 | 4:32 | 25 | 26 | 98 | 0 |  | 0 |  | 550 | N2 | 2021-10-24 22:55 | 2021-10-24 23:20 | 25 | 2021-10-24 22:53 | 27 |  |  |  |  | Y |  |  |  | Y | [5 empty] | 0 | 256.78 | [23 empty] | 3.25 | 0 | B | [9 empty] | 0 | 0 | 721 | 20 | 0 | 163 | 0 | 573 | 0 | 471 | 0 | 0 | 76 | 94
2021-10-24 | B67117 | 2 | 중탄소 | AE5130M |  | Al 탈산 | B | 32 | 72 | 51000 | 112.37 | B | D | D |  | 1 | 1 |  | 1540 | 1572 | 7200 |  |  | 7200 | 77.36 | 11 | 93071 | 1636 |  | Y | 45 | 38 |  |  | B67114 | 06 |  |  |  | 이기호 | 2 |  |  | Y |  |  |  | 108.5 | 12-8 | 0 | 45.84 | A |  | 0 | 3 | 0.12 | 1566 | -74.57 | 64 | 28 | 121 | 2:01 | 16 | 16 | 99 | 0 |  | 39.99 | 0 | 999 | N2 | 2021-10-24 23:27 | 2021-10-24 23:45 | 19 | 2021-10-24 23:23 | 22 |  |  |  |  | Y | [8 empty] | 3 | 0 | 106.3 | [21 empty] | Y |  | 0.05 | 0 | A | [9 empty] | 1657 | 0 | 357 | 82 | 0 | 353 | 0 | 705 | 0 | 208 | 0 | 0 | 34 | 12
2021-10-24 | A67704 | 1 | 고탄소 | AE1055LS |  | Al 탈산 | B | 19 | 14 | 54000 | 95.13 | D | D | D |  | 1 | 1 |  | 1520 | 1582 | 3700 |  |  | 3700 | 36.45 | 12 | 101520 | 1591 | 360 | Y | 57 | 20 | [7 empty] | 차승주 | 2 |  | Y | [6 empty] | 0 | 29.16 | A |  | 1591 | 3 | 0.13 | 1552 | 1.08 | 68 | 33 | 274 | 4:34 | 25 | 26 | 100 | 0 |  | 0 |  | 600 | N2 | 2021-10-25 00:06 | 2021-10-25 00:32 | 26 | 2021-10-25 00:05 | 27 |  |  |  |  | Y |  |  |  | Y | [5 empty] | 0 | 237.78 | [23 empty] | 2.03 | 0 | A | [9 empty] | 54 | 0 | 741 | 14 | 0 | 154 | 0 | 547 | 0 | 471 | 0 | 0 | 125 | 20
2021-10-24 | B67118 | 2 | 중탄소 | AE5130M |  | Al 탈산 | B | 5 | 51 | 51100 | 91.78 | D | D |  | D | 1 |  | 1 | 1540 | 1540 | 7100 |  |  | 7100 | 69.93 | 12 | 101532 | 1633 |  | Y | 45 | 38 |  |  | B67115 | 05 |  |  |  | 김규완 | 2 |  |  | Y |  | Y |  | 97.6 | 12-1 | 0 | 162.31 | A |  | 1632 | 1 | 0.5 | 1571 | 1.61 | 69 | 29 | 363 | 6:03 | 16 | 17 | 0 | 54 | 200 | 167.03 | 0 | 0 | N2 | 2021-10-25 00:12 | 2021-10-25 00:51 | 39 | 2021-10-25 00:01 | 50 |  |  |  |  | Y | [8 empty] | 4 | 0 | 34.84 | [23 empty] | 0.31 | 0.31 | A | [9 empty] | 1569 | 0 | 0 | 41 | 0 | 243 | 0 | 802 | 0 | 205 | 0 | 0 | 0 | 27
2021-10-24 | A67705 | 1 | 고탄소 | AE1055LS |  | Al 탈산 | B | 29 | 56 | 50800 | 88.13 | D | D | D |  | 1 | 1 |  | 1520 | 1587 | 3600 |  |  | 3600 | 35.46 | 12 | 101520 | 1582 |  | Y | 47 | 20 | [7 empty] | 김덕진 | 2 |  |  | Y |  |  |  | 108 | 13-1 | 0 | 82.29 | A |  | 1582 | 3 | 0.14 | 1553 | 0.71 | 69 | 33 | 281 | 4:41 | 25 | 26 | 101 | 0 |  | 0 |  | 600 | N2 | 2021-10-25 00:58 | 2021-10-25 01:32 | 34 | 2021-10-25 00:57 | 36 |  |  |  |  | Y |  |  |  | Y | [5 empty] | 0 | 261.85 | [23 empty] | 3.24 | 0 | A | [9 empty] | 82 | 0 | 833 | 9 | 0 | 175 | 0 | 694 | 0 | 568 | 0 | 0 | 185 | 15
2021-10-24 | B67119 | 2 | 중탄소 | AE5130M |  | Al 탈산 | B | 11 | 46 | 52800 | 96.77 | D | D |  | D | 1 |  | 1 | 1540 | 1563 | 8900 |  |  | 8900 | 87.66 | 12 | 101532 | 1641 |  | Y | 52 | 44 |  |  | B67116 | 05 |  |  |  | 김규완 | 2 |  |  | Y |  | Y |  | 100.9 | 12-6 | 0 | 63.03 | A |  | 1638 | 1 | 0.54 | 1566 | 1.78 | 64 | 22 | 353 | 5:53 | 16 | 17 | 0 | 55 |  | 366.51 | 0 | 0 | N2 | 2021-10-25 01:19 | 2021-10-25 01:50 | 31 | 2021-10-25 01:10 | 40 |  |  |  |  | Y | [8 empty] | 4 | 0 | 74.94 | [23 empty] | 0.14 | 0.14 | B | [9 empty] | 1712 | 0 | 0 | 54 | 0 | 202 | 0 | 707 | 0 | 205 | 0 | 0 | 109 | 20
2021-10-24 | A67706 | 1 | 고탄소 | AE1055LS | TUNDISH교체전 | Al 탈산 | B | 36 | 63 | 50000 | 92.72 | D | D | D |  | 1 | 1 |  | 1520 | 1524 | 5300 |  |  | 5300 | 64 | 10 | 82815 | 1588 |  | Y | 53 | 27 | [7 empty] | 김덕진 | 2 | [6 empty] | 106.6 | 12-8 | 0.01 | 167.7 | A |  | 1588 | 3 | 0.13 | 1551 | 0.95 | 67 | 34 | 299 | 4:59 | 25 | 25 | 102 | 0 |  | 0 |  | 600 | N2 | 2021-10-25 02:02 | 2021-10-25 02:34 | 32 | 2021-10-25 02:01 | 33 |  |  |  |  | Y |  |  |  | Y | [5 empty] | 0 | 255.2 | [23 empty] | 4.73 | 0 | B | [9 empty] | 101 | 0 | 877 | 18 | 0 | 147 | 0 | 671 | 0 | 573 | 0 | 0 | 156 | 44
2021-10-24 | B67120 | 2 | 중탄소 | AE5130M |  | Al 탈산 | B | 6 | 82 | 47700 | 90.65 | D | D |  | D | 1 |  | 1 | 1540 | 1557 | 7200 |  |  | 7200 | 70.91 | 12 | 101532 | 1623 |  | Y | 42 | 37 |  |  | B67117 | 03 |  |  |  | 김규완 | 2 |  |  | Y | [5 empty] | 0 | 233.33 | A |  | 1630 | 1 | 0.5 | 1571 | 1.49 | 69 | 26 | 316 | 5:16 | 16 | 17 | 0 | 56 |  | 211.13 | 0 | 0 | N2 | 2021-10-25 02:16 | 2021-10-25 02:50 | 34 | 2021-10-25 02:06 | 44 |  |  |  |  | Y | [8 empty] | 5 | 0 | 43.48 | [23 empty] | 0.34 | 0.34 | A | [9 empty] | 1713 | 0 | 0 | 0 | 0 | 162 | 0 | 809 | 0 | 207 | 0 | 0 | 77 | 90
2021-10-24 | B67121 | 2 | 중탄소 | 31CRMOV9M3 | TUNDISH교체 | Si 탈산 | B | 32 | 73 | 50250 | 115.02 | D | D |  | D | 1 |  | 1 | 1540 | 1592 | 10700 |  |  | 10700 | 111.91 | 16 | 95614 | 1665 |  | Y | 57 | 52 |  |  | B67118 | 03 |  |  |  | 김규완 | 2 |  |  | Y |  | Y |  | 100.55 | 11-10 | 0 | 357.05 | A |  | 1665 | 1 | 0.47 | 1593 | 1.53 | 94 | 46 | 346 | 5:46 | 18 | 19 | 0 | 57 |  | 211.17 | 0 | 0 | N2 | 2021-10-25 03:39 | 2021-10-25 04:05 | 27 | 2021-10-25 03:21 | 45 |  |  |  |  | N | [8 empty] | 5 | 0 | 47.42 | [19 empty] | 1.64 |  |  |  | 0.49 | 0.49 | A | [9 empty] | 3213 | 749 | 0 | 48 | 0 | 0 | 0 | 700 | 0 | 0 | 0 | 0 | 252 | 0 |  |  | 6 |  | 1
2021-10-24 | A67707 | 1 | 중탄소 | AE5130M | TUNDISH교체전 | Al 탈산 | B | 31 | 15 | 53200 | 72.37 | D | D | D |  | 1 | 1 |  | 1530 | 1548 | 6100 |  |  | 6100 | 60.68 | 12 | 100534 | 1602 |  | Y | 40 | 29 | [7 empty] | 김덕진 | 2 |  | Y |  |  |  |  | 104.9 | 13-7 | 0 | 96.18 | A |  | 1602 | 3 | 0.15 | 1577 | 0.81 | 75 | 27 | 277 | 4:37 | 16 | 19 | 103 | 0 |  | 0 |  | 999 | N2 | 2021-10-25 03:01 | 2021-10-25 03:52 | 51 | 2021-10-25 03:01 | 51 |  |  |  |  | Y |  |  |  | Y | [5 empty] | 0 | 225.1 | [25 empty] | A | [9 empty] | 1731 | 26 | 0 | 24 | 0 | 94 | 0 | 498 | 0 | 408 | 0 | 0 | 0 | 54
2021-10-24 | A67708 | 1 | 중탄소 | AE1043M | TUNDISH교체 | Al 탈산 | B | 19 | 15 | 53900 | 84.72 | D | D | D |  | 1 | 1 |  | 1530 | 1600 | 5000 |  |  | 5000 | 50.43 | 12 | 99154 | 1635 |  | Y | 43 | 23 | [7 empty] | 김덕진 | 2 |  |  | Y |  |  |  | 105.2 | 13-8 | 0 | 50.82 | A |  | 1644 | 3 | 0.15 | 1591 | 1.26 | 100 | 41 | 359 | 5:59 | 15 | 24 | 104 | 0 |  | 0 |  | 700 | N2 | 2021-10-25 04:12 | 2021-10-25 05:18 | 66 | 2021-10-25 04:11 | 67 |  |  |  |  | N |  |  |  | Y | [5 empty] | 0 | 287.93 | [19 empty] | 1.75 |  |  |  | 7.81 | 0 | A | [9 empty] | 0 | 0 | 0 | 38 | 0 | 100 | 0 | 498 | 0 | 300 | 0 | 0 | 0 | 25 |  |  |  |  | 1
2021-10-24 | B67122 | 2 | 중탄소 | 31CRMOV9M3 |  | Si 탈산 | B | 5 | 52 | 51150 | 117.27 | D | D |  | D | 1 |  | 1 | 1540 | 1581 | 10300 |  |  | 10300 | 103.81 | 18 | 99216 | 1616 |  | Y | 56 | 51 |  |  | B67119 | 03 |  |  |  | 이기호 | 2 | [6 empty] | 105.15 | 12-9 | 0 | 317.37 | A |  | 1636 | 1 | 0.46 | 1571 | 1.38 | 72 | 40 | 370 | 6:10 | 18 | 19 | 0 | 58 |  | 147.32 | 0 | 0 | N2 | 2021-10-25 04:54 | 2021-10-25 05:06 | 12 | 2021-10-25 04:33 | 34 |  |  |  |  | N | [8 empty] | 3.5 | 0 | 34.41 | [23 empty] | 0.27 | 0.27 | A | [9 empty] | 3206 | 782 | 0 | 57 | 0 | 0 | 0 | 700 | 0 | 0 | 0 | 0 | 266 | 0 |  |  | 6
2021-10-24 | A67709 | 1 | 중탄소 | AE1043M |  | Al 탈산 | B | 29 | 57 | 51300 | 82.75 | D | D | D |  | 1 | 1 |  | 1530 | 1534 | 5800 |  |  | 5800 | 59.36 | 12 | 97708 | 1605 |  | Y | 45 | 28 | [7 empty] | 김덕진 | 2 |  |  | Y |  |  |  | 106.45 | 12-9 | 0 | 216.57 | A |  | 1605 | 3 | 0.15 | 1566 | 1.05 | 75 | 30 | 278 | 4:38 | 15 | 15 | 105 | 0 |  | 0 |  | 600 | N2 | 2021-10-25 05:26 | 2021-10-25 06:24 | 58 | 2021-10-25 05:25 | 59 |  |  |  |  | N |  |  |  | Y | [5 empty] | 0 | 237.54 | [23 empty] | 76.7 | 0 | A | [9 empty] | 0 | 34 | 0 | 24 | 0 | 78 | 0 | 596 | 0 | 391 | 0 | 0 | 51 | 20
2021-10-24 | B67123 | 2 | 중탄소 | 31CRMOV9M3 |  | Si 탈산 | B | 11 | 47 | 0 | 115.1 | D | D |  | D | 1 |  | 1 | 1540 | 1587 | 9500 |  |  | 9500 | 95.75 | 18 | 99216 | 1628 |  | Y | 52 | 46 |  |  | B67120 | 05 |  |  |  | 김규완 | 2 |  |  | Y |  | Y |  | 156.4 |  | 0 | 215.97 | A |  | 1627 | 1 | 0.38 | 1556 | 1.36 | 57 | 25 | 367 | 6:07 | 18 | 19 | 0 | 59 |  | 107.35 | 0 | 0 | N2 | 2021-10-25 06:00 | 2021-10-25 06:15 | 15 | 2021-10-25 05:42 | 34 |  |  |  |  | N | [8 empty] | 3.5 | 0 | 26.5 | [23 empty] | 0.26 | 0.26 | A | [9 empty] | 3382 | 607 | 0 | 52 | 0 | 0 | 0 | 699 | 0 | 0 | 0 | 0 | 214 | 0 |  |  | 6
2021-10-24 | A67710 | 1 | 중탄소 | AE1043M |  | Al 탈산 | B | 36 | 64 | 51300 | 79.1 | D | D | A |  | 1 | 1 |  | 1530 | 1543 | 5300 |  |  | 5300 | 58.21 | 12 | 91047 | 1616 |  | Y | 44 | 27 | [7 empty] | 김덕진 | 2 | [6 empty] | 98.35 | 11-10 | 0 | 232.34 | A |  | 1616 | 3 | 0.14 | 1570 | 1.31 | 79 | 29 | 327 | 5:27 | 15 | 17 | 106 | 0 |  | 0 |  | 600 | N2 | 2021-10-25 06:32 | 2021-10-25 07:31 | 59 | 2021-10-25 06:31 | 59 |  |  |  |  | N |  |  |  | Y | [5 empty] | 0 | 201.9 | [23 empty] | 79.58 | 0 | A | [9 empty] | 0 | 0 | 0 | 19 | 0 | 77 | 0 | 498 | 0 | 298 | 0 | 0 | 0 | 20
2021-10-24 | B67124 | 2 | 중탄소 | 31CRMOV9M3 |  | Si 탈산 | B | 6 | 83 | 47250 | 110.68 | D | A |  | A | 1 |  | 1 | 1540 | 1536 | 9400 |  |  | 9400 | 94.74 | 18 | 99216 | 1638 |  | Y | 53 | 46 |  |  | A67707 | 03 |  |  |  | 김규완 | 2 |  |  |  |  | Y |  | 103.55 | 12-1 | 0 | 261.53 | A |  | 1640 | 1 | 0.36 | 1568 | 1.7 | 69 | 31 | 282 | 4:42 | 18 | 19 | 0 | 60 | 200 | 139.33 | 0 | 0 | N2 | 2021-10-25 07:06 | 2021-10-25 07:22 | 16 | 2021-10-25 06:45 | 37 |  |  |  |  | N | [8 empty] | 5 | 0 | 32.62 | [23 empty] | 0.42 | 0.42 | A | [9 empty] | 3048 | 613 | 0 | 15 | 0 | 0 | 0 | 705 | 0 | 0 | 0 | 0 | 258 | 0 |  |  | 6
2021-10-25 | B67125 | 2 | 중탄소 | 31CRMOV9M3 | 연주종료 | Si 탈산 | B | 32 | 74 | 50200 | 107.97 | A | A |  | A | 1 |  | 1 | 1540 | 1554 | 8700 |  |  | 8700 | 83.07 | 19 | 104728 | 1636 |  | Y | 49 | 43 | [7 empty] | 임현진 | 2 |  |  |  |  | Y |  | 107.9 | 12-7 | 0 | 330.03 | A |  | 1636 | 1 | 0.32 | 1571 | 1.5 | 72 | 0 | 312 | 5:12 | 18 | 19 | 0 | 61 |  | 89.98 | 0 | 0 | N2 | 2021-10-25 08:11 | 2021-10-25 09:30 | 15 | 2021-10-25 07:52 | 34 |  |  |  |  | N | [8 empty] | 5 | 0 | 25.34 | [23 empty] | 0.24 | 0.24 | A | [9 empty] | 2374 | 1253 | 195 | 38 | 0 | 0 | 0 | 503 | 0 | 0 | 0 | 0 | 58 | 33 |  |  | 6
2021-10-25 | A67711 | 1 | 중탄소 | AE1043M |  | Al 탈산 | B | 31 | 16 | 53800 | 83.75 | A | A | A |  | 1 | 1 |  | 1530 | 1517 | 5800 |  |  | 5800 | 60 | 17 | 96662 | 1616 |  | Y | 41 | 31 | [7 empty] | 조관훈 | 2 | [6 empty] | 97 | 12-8 | 0 | 139.17 | A |  | 1616 | 3 | 0.16 | 1569 | 1.12 | 78 | 34 | 274 | 4:34 | 15 | 15 | 107 | 0 |  | 0 |  | 700 | N2 | 2021-10-25 07:48 | 2021-10-25 08:31 | 44 | 2021-10-25 07:47 | 45 |  |  |  |  | N |  |  |  | Y | [5 empty] | 0 | 283.24 | [23 empty] | 81.34 | 0 | A | [9 empty] | 0 | 0 | 0 | 12 | 0 | 76 | 0 | 498 | 0 | 295 | 0 | 0 | 78 | 10
2021-10-25 | A67712 | 1 | 중탄소 | AE1043M |  | Al 탈산 | B | 19 | 16 | 53700 | 79.75 | A | A | A |  | 1 | 1 |  | 1530 | 1541 | 5400 |  |  | 5400 | 55.86 | 17 | 96662 | 1617 |  | Y | 40 | 32 | [7 empty] | 조관훈 | 2 |  |  |  |  | Y |  | 101.85 | 13-4 | 0 | 197.23 | A |  | 1617 | 3 | 0.16 | 1577 | 0.95 | 86 | 37 | 289 | 4:49 | 15 | 16 | 108 | 0 |  | 0 |  | 700 | N2 | 2021-10-25 08:44 | 2021-10-25 09:34 | 50 | 2021-10-25 08:43 | 52 |  |  |  |  | N |  |  |  | Y | [5 empty] | 0 | 290.18 | [23 empty] | 82.64 | 0 | A | [9 empty] | 0 | 0 | 0 | 0 | 0 | 78 | 0 | 496 | 0 | 296 | 0 | 0 | 78 | 5
2021-10-25 | B67126 | 2 | 저탄소 | 18CRNIMO7HI |  | Al 탈산 | I | 5 | 53 | 51150 | 120.37 | A | A |  | A | 1 |  | 1 | 1560 | 1587 | 9800 |  |  | 9800 | 115.29 | 10 | 85000 | 1683 |  | INGOT | 55 | 49 | [7 empty] | 임현진 | 0 |  |  |  |  | Y |  | 94.05 | 11-7 | 0 | 336.88 | A |  | 1687 | 1 | 0.46 | 1590 | 1.74 | 84 |  | 360 | 6:00 | 25 | 26 | 0 | 62 |  | 247.87 | 0 | 0 | N2 | 2021-10-25 09:27 |  | 19 | 2021-10-25 09:07 | [5 empty] | Y | [8 empty] | 5 | 0 | 78.5 | [16 empty] | 0.8 |  | 0.8 |  |  |  |  | 0.28 | 0.28 | A | [9 empty] | 543 | 1303 | 0 | 776 | 0 | 453 | 0 | 1201 | 0 | 0 | 0 | 0 | 104 | 8
2021-10-25 | A67713 | 1 | 중탄소 | AE1043M | 잔강최소화전 | Al 탈산 | B | 11 | 48 | 51100 | 83.25 | A | A | A |  | 1 | 1 |  | 1530 | 1538 | 5400 |  |  | 5400 | 52.58 | 18 | 102694 | 1616 | 667 | Y | 38 | 28 | [7 empty] | 조관훈 | 2 |  |  |  |  | Y |  | 100.3 | 12-5 | 0 | 162.56 | A |  | 1616 | 3 | 0.15 | 1568 | 1.07 | 77 | 32 | 289 | 4:49 | 15 | 16 | 109 | 0 |  | 0 |  | 700 | N2 | 2021-10-25 09:44 | 2021-10-25 10:38 | 54 | 2021-10-25 09:43 | 55 |  |  |  |  | N |  |  |  | Y | [5 empty] | 0 | 307.83 | [23 empty] | 202.39 | 0 | A | [9 empty] | 0 | 0 | 142 | 0 | 0 | 75 | 0 | 496 | 0 | 299 | 0 | 0 | 78 | 14
2021-10-25 | B67127 | 2 | 중탄소 | SM45CI |  | Al 탈산 | I | 29 | 58 | 51300 | 116.9 | A | A |  | A | 1 |  | 1 | 1560 | 1595 | 7100 |  |  | 7100 | 73.96 | 20 | 96000 | 1650 |  | INGOT | 47 | 40 | [7 empty] | 임현진 | 0 |  |  |  |  | Y |  | 107.8 | 12-10 | 224.66 | 20.75 | A |  | 1639 | 1 | 0.37 | 1570 | 0.98 | 77 |  | 49 | 0:49 | 20 | 21 | 0 | 63 |  | 42.2 | 0 | 0 | AR | 2021-10-25 10:32 |  | 22 | 2021-10-25 10:21 | [5 empty] | Y | [8 empty] | 4.5 | 20.93 | 0 | 수소측정기 수리중 | [17 empty] | 0.8 |  |  |  |  | 0.11 | 0.11 | A | [9 empty] | 0 | 0 | 309 | 57 | 0 | 179 | 0 | 501 | 0 | 210 | 0 | 0 | 163 | 26
2021-10-25 | A67714 | 1 | 중탄소 | SM35CM4 | 잔강최소화 | Al 탈산 | B | 21 | 17 | 53300 | 120.03 | A | A | A |  | 1 | 1 |  | 1530 | 1582 | 9100 |  |  | 9100 | 97.77 | 11 | 93071 | 1633 |  | N | 88 | 47 | [7 empty] | 조관훈 | 2 | [6 empty] | 99.7 | 13-1 | 0.37 | 102.97 | A |  | 1633 | 3 | 0.16 | 1585 | 1.6 | 83 | 15 | 291 | 4:51 | 13 | 18 | 110 | 0 |  | 0 |  | 700 | N2 | 2021-10-25 11:18 | 2021-10-25 12:00 | 41 | 2021-10-25 11:16 | 44 |  |  |  |  | N |  |  |  | Y | [5 empty] | 0 | 219.69 | [20 empty] | 0.88 |  |  | 0.03 | 0 | A | [9 empty] | 0 | 0 | 176 | 0 | 0 | 184 | 0 | 498 | 0 | 299 | 0 | 0 | 0 | 19
2021-10-25 | B67128 | 2 | 저탄소 | SCM415C2 |  | Al 탈산 | I | 36 | 65 | 51700 | 96.72 | A | A |  | A | 1 |  | 1 | 1560 | 1597 | 7500 |  |  | 7500 | 75.6 | 16 | 99200 | 1678 |  | INGOT | 46 | 37 |  |  | B67126 | 05 |  |  |  | 임현진 |  |  |  | Y |  | N |  | 105.5 | 12-6 | 0 | 275.89 | A |  | 1662 | 1 | 0.4 | 1596 | 1.38 | 80 |  | 385 | 6:25 | 20 | 21 | 0 | 64 |  | 47.82 | 0 | 0 | N2 | 2021-10-25 11:29 |  | 24 | 2021-10-25 11:21 | [5 empty] | Y | [8 empty] | 4.5 | 11.61 | 7.22 | [16 empty] | 0.7 |  | 0.8 |  |  |  |  | 0.13 | 0.13 | A | [9 empty] | 822 | 493 | 0 | 57 | 0 | 395 | 0 | 689 | 0 | 207 | 0 | 0 | 0 | 0
2021-10-25 | B67129 | 2 | 중탄소 | SM35CM4 |  | Al 탈산 | B | 32 | 75 | 50500 | 92.22 | A | A |  | A | 1 |  | 1 | 1540 | 1558 | 6600 |  |  | 6600 | 70.91 | 11 | 93071 | 1613 |  | Y | 41 | 34 |  |  | B67127 | 06 |  |  |  | 임현진 | 2 |  |  | Y |  | N |  | 105.65 | 12-5 | 0 | 205.17 | A |  | 1617 | 1 | 0 | 1566 | 0 | 64 | 29 | 294 | 4:54 | 13 | 13 | 0 | 65 |  | 67.27 | 0 | 0 | N2 | 2021-10-25 12:33 | 2021-10-25 12:58 | 25 | 2021-10-25 12:14 | 44 | [14 empty] | 0 | 16.04 | [23 empty] | 0.17 | 0.17 | A | [9 empty] | 0 | 0 | 511 | 29 | 0 | 172 | 0 | 1257 | 0 | 404 | 0 | 0 | 214 | 23 |  |  | 6
2021-10-25 | A67715 | 1 | 고탄소 | AE1055LS | 연주시작 | Al 탈산 | B | 31 | 17 | 53200 | 101.23 | A | A | A |  | 1 | 1 |  | 1520 | 1526 | 7400 |  |  | 7400 | 92 | 10 | 80434 | 1616 |  | Y | 44 | 39 | [7 empty] | 조관훈 | 2 |  |  |  |  | N |  | 98.15 | 12-9 | 0 | 195.99 | A |  | 1616 | 3 | 0.13 | 1575 | 0.73 | 91 | 35 | 255 | 4:15 | 25 | 25 | 111 | 0 |  | 0 |  | 600 | N2 | 2021-10-25 13:09 | 2021-10-25 13:25 | 17 | 2021-10-25 13:07 | 18 |  |  |  |  | Y |  |  |  | Y | [5 empty] | 0 | 255.37 | [19 empty] | 2.56 | 2.24 |  |  | 18.64 | 0 | A | [9 empty] | 68 | 0 | 774 | 0 | 0 | 164 | 0 | 1093 | 0 | 638 | 0 | 0 | 164 | 32 |  |  |  | 0 | 1
2021-10-25 | B67130 | 2 | 중탄소 | SM35CM4 |  | Al 탈산 | B | 5 | 54 | 51350 | 86.87 | A | A |  | A | 1 |  | 1 | 1540 | 1540 | 7500 |  |  | 7500 | 88.64 | 10 | 84610 | 1623 |  | Y | 43 | 37 | [7 empty] | 임현진 | 2 |  |  |  |  | Y |  | 98.45 | 12-2 | 0 | 215.05 | A |  | 1624 | 1 | 0.41 | 1565 | 0 | 63 | 23 | 375 | 6:15 | 13 | 14 | 0 | 66 |  | 106.03 | 0 | 0 | N2 | 2021-10-25 13:35 | 2021-10-25 14:05 | 29 | 2021-10-25 13:25 | 39 | [14 empty] | 0 | 23.47 | [23 empty] | 0.25 | 0.25 | A | [9 empty] | 0 | 0 | 518 | 31 | 0 | 176 | 0 | 1110 | 0 | 410 | 0 | 0 | 181 | 28
2021-10-25 | A67716 | 1 | 고탄소 | AE1055LS |  | Al 탈산 | B | 19 | 17 | 53700 | 81.6 | A | A | A |  | 1 | 1 |  | 1520 | 1594 | 4600 |  |  | 4600 | 45.31 | 12 | 101520 | 1608 |  | Y | 42 | 27 | [7 empty] | 조관훈 | 2 | [6 empty] | 98.95 | 12-10 | 0 | 165.16 | A |  | 1608 | 3 | 0.15 | 1557 | 1.31 | 73 | 34 | 215 | 3:35 | 25 | 26 | 112 | 0 |  | 0 |  | 600 | N2 | 2021-10-25 13:58 | 2021-10-25 14:19 | 21 | 2021-10-25 13:56 | 23 |  |  |  |  | Y |  |  |  | Y | [5 empty] | 0 | 252.94 | [23 empty] | 20.14 | 17.31 | A | [9 empty] | 66 | 0 | 826 | 19 | 0 | 177 | 0 | 1043 | 0 | 593 | 0 | 0 | 166 | 42
2021-10-25 | B67131 | 2 | 중탄소 | SM35CM4 | TUNDISH교체전 | Al 탈산 | B | 29 | 59 | 51200 | 82.93 | A | A |  | C | 1 |  | 1 | 1540 | 1519 | 6400 |  |  | 6400 | 59.32 | 14 | 107894 | 1630 |  | Y | 42 | 34 | [7 empty] | 임현진 | 2 |  |  |  |  | Y |  | 90.3 | 11-3 | 0 | 264.66 | A |  |  | 1 | 0.39 | 1566 |  | 64 | 19 | 380 | 6:20 | 13 | 13 |  |  |  | 0 | 0 |  | N2 | 2021-10-25 14:28 | 2021-10-25 15:08 | 40 | 2021-10-25 14:19 | 49 |  |  |  |  | N | [8 empty] | 5.2 | 0 | 0.29 | [23 empty] | 0.22 | 0.22 | A | [9 empty] | 0 | 0 | 0 | 14 | 0 | 203 | 0 | 600 | 0 | 211 | 0 | 0 | 100 | 22 |  |  | 4
2021-10-25 | A67717 | 1 | 고탄소 | AE1055LS |  | Al 탈산 | B | 11 | 49 | 51400 | 79.07 | A | C | C |  | 1 | 1 |  | 1520 | 1586 | 4300 |  |  | 4300 | 50.83 | 10 | 84600 | 1600 |  | Y | 41 | 28 | [7 empty] | 조관훈 | 2 | [6 empty] | 98.55 | 12-3 | 0 | 187.99 | A |  | 1600 | 3 | 0.14 | 1552 | 1.26 | 68 | 30 | 329 | 5:29 | 25 | 25 | 113 | 0 |  | 0 |  | 600 | N2 | 2021-10-25 15:07 | 2021-10-25 15:27 | 20 | 2021-10-25 15:05 | 22 |  |  |  |  | Y |  |  |  | Y | [5 empty] | 0 | 246.69 | [23 empty] | 0 | 0 | A | [9 empty] | 64 | 0 | 795 | 54 | 0 | 198 | 0 | 749 | 0 | 434 | 0 | 0 | 85 | 21
2021-10-25 | B67132 | 2 | 저탄소 | 20MNCRS5HM7 | TUNDISH교체 | Si 탈산 | B | 36 | 66 | 51500 | 122.77 | C | C |  | C | 1 |  | 1 | 1555 | 1534 | 11000 |  |  | 11000 | 116.69 | 17 | 94265 | 1676 | 361 | Y | 63 | 56 | [7 empty] | 추창도 | 2 |  |  |  |  | Y |  | 99.2 | 11-10 | 0 | 381.18 | A |  | 1677 | 1 | 0.43 | 1593 | 1.73 | 86 | 36 | 390 | 6:30 | 18 | 21 | 0 | 68 |  | 128.79 | 0 | 0 | N2 | 2021-10-25 16:11 | 2021-10-25 16:31 | 21 | 2021-10-25 15:51 | 40 |  |  |  |  | N | [8 empty] | 4 | 0 | 36.85 | [16 empty] | 0.5 |  |  | 1.73 |  |  |  | 0.91 | 0.91 | A | [9 empty] | 1362 | 505 | 0 | 356 | 0 | 0 | 0 | 700 | 0 | 0 | 0 | 0 | 57 | 0 |  |  | 9 |  | 1
2021-10-25 | A67718 | 1 | 고탄소 | AE1055LS |  | Al 탈산 | B | 21 | 18 | 53900 | 76.52 | C | C | C |  | 1 | 1 |  | 1520 | 1534 | 5600 |  |  | 5600 | 55.16 | 12 | 101520 | 1594 |  | Y | 40 | 32 | [7 empty] | 양성호 | 2 |  | Y |  |  |  |  | 100.95 | 13-2 | 0.01 | 41.17 | A |  | 1594 | 3 | 0.17 | 1554 | 1.11 | 70 | 28 | 285 | 4:45 | 25 | 25 | 114 | 0 |  | 0 |  | 600 | N2 | 2021-10-25 16:06 | 2021-10-25 16:31 | 25 | 2021-10-25 16:05 | 26 |  |  |  |  | Y |  |  |  | Y | [5 empty] | 0 | 236.44 | [23 empty] | 1.36 | 0 | A | [9 empty] | 98 | 0 | 793 | 38 | 0 | 202 | 0 | 748 | 0 | 466 | 0 | 0 | 85 | 0
2021-10-25 | B67133 | 2 | 저탄소 | 20MNCRS5HM7 |  | Si 탈산 | B | 32 | 76 | 50500 | 112.95 | C | C |  | C | 1 |  | 1 | 1555 | 1551 | 8700 |  |  | 8700 | 92.29 | 17 | 94265 | 1652 |  | Y | 52 | 44 | [7 empty] | 추창도 | 2 |  |  |  |  | Y |  | 96.2 | 11-6 | 0 | 302.11 | A |  | 1648 | 1 | 0.39 | 1568 | 0 | 61 | 27 | 343 | 5:43 | 18 | 18 | 0 | 69 |  | 68.97 | 0 | 0 | N2 | 2021-10-25 17:21 | 2021-10-25 17:38 | 17 | 2021-10-25 16:57 | 41 |  |  |  |  | N | [9 empty] | 0 | 20.43 | [23 empty] | 0.46 | 0.46 | A | [9 empty] | 1361 | 466 | 0 | 733 | 0 | 0 | 0 | 1105 | 0 | 0 | 0 | 0 | 204 | 0 |  |  | 6
2021-10-25 | A67719 | 1 | 고탄소 | AE1055LS |  | Al 탈산 | B | 31 | 18 | 53200 | 81.75 | C | C | C |  | 1 | 1 |  | 1520 | 1552 | 4600 |  |  | 4600 | 54.37 | 10 | 84600 | 1598 |  | Y | 41 | 26 | [7 empty] | 양성호 | 2 |  | Y |  |  |  |  | 104 | 13-5 | 0 | 83.01 | A |  | 1603 | 3 | 0.17 | 1553 | 1.14 | 69 | 36 | 357 | 5:57 | 25 | 26 | 115 | 0 |  | 0 |  | 600 | N2 | 2021-10-25 17:16 | 2021-10-25 17:40 | 24 | 2021-10-25 17:16 | 25 |  |  |  |  | Y |  |  |  | Y | [5 empty] | 0 | 268.38 | [23 empty] | 4.21 | 0 | A | [9 empty] | 0 | 0 | 730 | 44 | 0 | 180 | 0 | 647 | 0 | 395 | 0 | 0 | 98 | 28 |  |  |  | 0
2021-10-25 | B67134 | 2 | 저탄소 | 20MNCRS5HM7 |  | Si 탈산 | B | 5 | 55 | 51250 | 103.55 | C | C |  | C | 1 |  | 1 | 1555 | 1553 | 8500 |  |  | 8500 | 89.79 | 12 | 94668 | 1653 |  | Y | 47 | 42 | [7 empty] | 추창도 | 2 | [6 empty] | 101.55 | 12-5 | 0 | 270.86 | A |  | 1650 | 1 | 0.39 | 1571 | 1.73 | 64 | 24 | 308 | 5:08 | 18 | 18 | 0 | 70 |  | 77.67 | 0 | 0 | N2 | 2021-10-25 18:15 | 2021-10-25 18:45 | 30 | 2021-10-25 17:58 | 47 |  |  |  |  | N | [8 empty] | 4.5 | 0 | 19.88 | [23 empty] | 0.97 | 0.97 | A | [9 empty] | 1298 | 524 | 0 | 648 | 0 | 0 | 0 | 906 | 0 | 0 | 0 | 0 | 166 | 0 |  |  | 6
2021-10-25 | A67720 | 1 | 고탄소 | AE1055LS |  | Al 탈산 | B | 19 | 18 | 53500 | 81.35 | C | C | C |  | 1 | 1 |  | 1520 | 1570 | 4600 |  |  | 4600 | 45.31 | 12 | 101520 | 1587 |  | Y | 40 | 19 | [7 empty] | 양성호 | 2 |  | Y |  |  |  |  | 106.95 | 13-9 | 0 | 219.73 | A |  | 1589 | 3 | 0.17 | 1547 | 1.02 | 63 | 31 | 300 | 5:00 | 25 | 25 | 116 | 0 |  | 0 |  | 500 | N2 | 2021-10-25 18:23 | 2021-10-25 18:45 | 22 | 2021-10-25 18:22 | 23 |  |  |  |  | Y |  |  |  | Y | [5 empty] | 0 | 233.33 | [23 empty] | 13.17 | 0 | A | [9 empty] | 55 | 0 | 854 | 53 | 0 | 201 | 0 | 747 | 0 | 495 | 0 | 0 | 97 | 36
2021-10-25 | B67135 | 2 | 저탄소 | 20MNCRS5HM7 |  | Si 탈산 | B | 29 | 60 | 52000 | 97.23 | C | C |  | C | 1 |  | 1 | 1555 | 1593 | 7800 |  |  | 7800 | 82.39 | 12 | 94668 | 1644 |  | Y | 44 | 39 | [7 empty] | 추창도 | 2 |  |  |  |  | Y |  | 103.1 | 12-5 | 0 | 342.3 | A |  | 1646 | 1 | 0.39 | 1577 | 1.69 | 70 | 24 | 309 | 5:09 | 18 | 18 | 0 | 71 |  | 62.95 | 0 | 0 | N2 | 2021-10-25 19:18 | 2021-10-25 19:49 | 31 | 2021-10-25 19:01 | 48 |  |  |  |  | N | [8 empty] | 4.2 | 0 | 16.15 | [23 empty] | 0.49 | 0.49 | A | [9 empty] | 1210 | 602 | 0 | 801 | 0 | 0 | 0 | 502 | 0 | 0 | 0 | 0 | 147 | 0 |  |  | 6
2021-10-25 | A67721 | 1 | 고탄소 | AE1055LS |  | Al 탈산 | B | 11 | 50 | 50900 | 76.42 | C | C | C |  | 1 | 1 |  | 1520 | 1540 | 5200 |  |  | 5200 | 51.22 | 12 | 101520 | 1592 |  | Y | 40 | 32 | [7 empty] | 양성호 | 2 |  | Y |  |  |  |  | 104.75 | 12-9 | 2.94 | 79.85 | A |  | 1592 | 3 | 0.17 | 1553 | 1.08 | 69 | 32 | 340 | 5:40 | 25 | 25 | 117 | 0 |  | 0 |  | 600 | N2 | 2021-10-25 19:16 | 2021-10-25 19:47 | 31 | 2021-10-25 19:15 | 32 |  |  |  |  | Y |  |  |  | Y | [5 empty] | 0 | 224.61 | [23 empty] | 14.42 | 0 | B | [9 empty] | 31 | 0 | 836 | 0 | 0 | 165 | 0 | 747 | 0 | 393 | 0 | 0 | 96 | 0
2021-10-25 | B67136 | 2 | 저탄소 | 20MNCRS5HM7 |  | Si 탈산 | B | 36 | 67 | 51300 | 100.72 | C | C |  | C | 1 |  | 1 | 1555 | 1601 | 7700 |  |  | 7700 | 75.08 | 13 | 102557 | 1658 |  | Y | 46 | 41 | [7 empty] | 추창도 | 2 |  |  |  |  | Y |  | 103.8 | 12-4 | 0 | 231.29 | A |  | 1658 | 1 | 0.42 | 1585 | 1.78 | 78 | 31 | 326 | 5:26 | 18 | 18 | 0 | 72 |  | 107.63 | 0 | 0 | N2 | 2021-10-25 20:23 | 2021-10-25 20:57 | 35 | 2021-10-25 20:05 | 52 |  |  |  |  | N | [8 empty] | 4 | 0 | 26.13 | [23 empty] | 0.95 | 0.95 | A | [9 empty] | 1409 | 489 | 0 | 854 | 0 | 0 | 0 | 497 | 0 | 0 | 0 | 0 | 141 | 0 |  |  | 6
2021-10-25 | A67722 | 1 | 고탄소 | AE1055LS |  | Al 탈산 | B | 21 | 19 | 52700 | 77.97 | C | C | C |  | 1 | 1 |  | 1520 | 1552 | 5100 |  |  | 5100 | 50.24 | 12 | 101520 | 1600 |  | Y | 40 | 29 | [7 empty] | 양성호 | 2 |  | Y | [6 empty] | 0 | 121.15 | A |  | 1601 | 3 | 0.17 | 1554 | 1.24 | 70 | 32 | 312 | 5:12 | 25 | 25 | 118 | 0 |  | 0 |  | 600 | N2 | 2021-10-25 20:16 | 2021-10-25 20:47 | 31 | 2021-10-25 20:15 | 32 |  |  |  |  | Y |  |  |  | Y | [5 empty] | 0 | 248.15 | [23 empty] | 22.95 | 2.22 | A | [9 empty] | 75 | 0 | 855 | 28 | 0 | 202 | 0 | 653 | 0 | 396 | 0 | 0 | 97 | 44
2021-10-25 | A67723 | 1 | 고탄소 | AE1055LS |  | Al 탈산 | B | 31 | 19 | 53300 | 88.43 | C | C | C |  | 1 | 1 |  | 1520 | 1529 | 4800 |  |  | 4800 | 56.74 | 10 | 84600 | 1602 |  | Y | 42 | 28 | [7 empty] | 양성호 | 2 |  |  | Y |  |  |  | 93.25 | 12-3 | 0 | 152.72 | A |  | 1599 | 3 | 0.15 | 1553 | 1 | 69 | 36 | 332 | 5:32 | 25 | 25 | 119 | 0 |  | 0 |  | 700 | N2 | 2021-10-25 21:24 | 2021-10-25 21:47 | 23 | 2021-10-25 21:24 | 23 |  |  |  |  | Y |  |  |  | Y | [5 empty] | 0 | 331.49 | [23 empty] | 23.19 | 14.38 | A | [9 empty] | 48 | 0 | 728 | 41 | 0 | 162 | 0 | 753 | 0 | 451 | 0 | 0 | 98 | 43
2021-10-25 | B67137 | 2 | 저탄소 | 20MNCRS5HM7 |  | Si 탈산 | B | 32 | 77 | 50850 | 102.93 | C | C |  | C | 1 |  | 1 | 1555 | 1546 | 8700 |  |  | 8700 | 82.58 | 19 | 105355 | 1639 |  | Y | 48 | 44 | [7 empty] | 추창도 | 2 | [6 empty] | 100.45 | 11-9 | 0 | 186.59 | A |  | 1641 | 1 | 0.37 | 1574 | 0 | 67 | 32 | 212 | 3:32 | 18 | 19 | 0 | 0 |  | 57.66 | 0 | 0 | N2 | 2021-10-25 21:55 | 2021-10-25 22:05 | 10 | 2021-10-25 21:36 | 29 |  |  |  |  | N | [9 empty] | 0 | 1.98 | [23 empty] | 0.74 | 0.74 | A | [9 empty] | 957 | 853 | 0 | 980 | 0 | 0 | 0 | 752 | 0 | 0 | 0 | 0 | 157 | 0 |  |  | 6
2021-10-25 | A67724 | 1 | 고탄소 | AE1055LS |  | Al 탈산 | B | 19 | 19 | 53600 | 92 | C | C | D |  | 1 | 1 |  | 1520 | 1579 | 4900 |  |  | 4900 | 48.27 | 12 | 101520 | 1591 |  | Y | 44 | 31 | [7 empty] | 양성호 | 2 |  |  | Y |  |  |  | 104.2 | 13-5 | 0 | 269.26 | A |  | 1591 | 3 | 0.15 | 1561 | 0.64 | 77 | 38 | 293 | 4:53 | 25 | 26 | 120 | 0 |  | 0 |  | 600 | N2 | 2021-10-25 22:20 | 2021-10-25 22:39 | 20 | 2021-10-25 22:18 | 22 |  |  |  |  | Y |  |  |  | Y | [5 empty] | 0 | 300.21 | [23 empty] | 23.19 | 20.55 | A | [9 empty] | 48 | 0 | 721 | 43 | 0 | 138 | 0 | 947 | 0 | 593 | 0 | 0 | 97 | 21
2021-10-25 | B67138 | 2 | 저탄소 | 20MNCRS5HM7 |  | Si 탈산 | B | 5 | 56 | 51300 | 100.72 | C | C |  | D | 1 |  | 1 | 1555 | 1554 | 7900 |  |  | 7900 | 79.15 | 18 | 99810 | 1636 | 705 | Y | 48 | 42 | [7 empty] | 추창도 | 2 | [6 empty] | 94.7 | 11-8 | 0 | 168.22 | A |  | 1639 | 1 | 0.41 | 1567 | 1.62 | 60 | 31 | 279 | 4:39 | 18 | 19 | 0 | 74 |  | 81 | 0 | 0 | N2 | 2021-10-25 22:52 | 2021-10-25 23:07 | 14 | 2021-10-25 22:37 | 30 |  |  |  |  | N | [8 empty] | 4.5 | 0 | 20.38 | [23 empty] | 0.33 | 0.33 | A | [9 empty] | 1194 | 551 | 0 | 615 | 0 | 0 | 0 | 698 | 0 | 0 | 0 | 0 | 266 | 0 |  |  | 6
2021-10-25 | A67725 | 1 | 고탄소 | AE1055LS |  | Al 탈산 | B | 11 | 51 | 50000 | 82.52 | D | D | D |  | 1 | 1 |  | 1520 | 1554 | 5700 |  |  | 5700 | 56.15 | 12 | 101520 | 1594 |  | Y | 42 | 28 | [7 empty] | 양성호 | 2 | [6 empty] | 100.95 | 12-5 | 0.02 | 233.49 | A |  | 1594 | 3 | 0.17 | 1546 | 1.26 | 62 | 33 | 272 | 4:32 | 25 | 25 | 121 | 0 |  | 0 |  | 600 | N2 | 2021-10-25 23:26 | 2021-10-25 23:40 | 14 | 2021-10-25 23:23 | 17 |  |  |  |  | Y |  |  |  | Y | [5 empty] | 0 | 249.01 | [23 empty] | 0 | 0 | A | [9 empty] | 49 | 0 | 766 | 19 | 0 | 156 | 0 | 625 | 0 | 470 | 0 | 0 | 130 | 49
2021-10-25 | B67139 | 2 | 저탄소 | 20MNCRS5HM7 | TUNDISH교체전 | Si 탈산 | B | 29 | 61 | 51800 | 101.32 | D | D |  | D | 1 |  | 1 | 1555 | 1564 | 8100 |  |  | 8100 | 85.93 | 17 | 94265 | 1633 |  | Y | 46 | 42 | [7 empty] | 김규완 | 2 | [6 empty] | 97.9 | 11-10 | 0 | 273.83 | A |  | 1638 | 1 | 0.42 | 1570 | 1.55 | 63 | 28 | 324 | 5:24 | 18 | 19 | 0 | 75 | 90 | 65.61 | 0 | 0 | N2 | 2021-10-25 23:59 | 2021-10-26 00:10 | 11 | 2021-10-25 23:41 | 29 |  |  |  |  | N | [8 empty] | 4 | 0 | 17.47 | [23 empty] | 0.28 | 0.28 | A | [9 empty] | 1409 | 437 | 0 | 457 | 0 | 0 | 0 | 707 | 0 | 0 | 0 | 0 | 138 | 0 |  |  | 6
2021-10-25 | A67726 | 1 | 고탄소 | AE1055LS |  | Al 탈산 | B | 21 | 20 | 52500 | 80.52 | D | D | D |  | 1 | 1 |  | 1520 | 1574 | 3800 |  |  | 3800 | 44.92 | 10 | 84600 | 1586 |  | Y | 42 | 19 | [7 empty] | 김덕진 | 2 |  | Y |  |  |  |  | 102.85 | 13-4 | 0.74 | 136.17 | A |  | 1586 | 3 | 0.14 | 1539 | 1.31 | 55 | 25 | 301 | 5:01 | 25 | 26 | 122 | 0 |  | 0 |  | 600 | N2 | 2021-10-26 00:23 | 2021-10-26 00:46 | 23 | 2021-10-26 00:21 | 25 |  |  |  |  | Y |  |  |  | Y | [5 empty] | 0 | 235.57 | [23 empty] | 0.01 | 0 | A | [9 empty] | 20 | 0 | 763 | 19 | 0 | 152 | 0 | 746 | 0 | 547 | 0 | 0 | 175 | 47
2021-10-25 | B67140 | 2 | 중탄소 | SM45C | TUNDISH교체 | Si 탈산 | B | 36 | 68 | 51450 | 93.98 | D | D |  | D | 1 |  | 1 | 1540 | 1549 | 6400 |  |  | 6400 | 67.39 | 12 | 94968 | 1655 |  | Y | 37 | 33 | [7 empty] | 김규완 | 2 | [6 empty] | 97.75 | 11-8 | 0 | 97.54 | A |  | 1647 | 1 | 0.58 | 1579 | 1.57 | 86 | 32 | 437 | 7:17 | 15 | 15 | 0 | 76 |  | 276.68 | 0 | 0 | N2 | 2021-10-26 00:59 | 2021-10-26 01:42 | 43 | 2021-10-26 00:36 | 65 |  |  |  |  | N | [8 empty] | 5 | 0 | 51.76 | [19 empty] | 1.96 |  |  |  | 0.19 | 0.19 | C | [9 empty] | 0 | 0 | 0 | 79 | 0 | 48 | 0 | 811 | 0 | 208 | 0 | 0 | 0 | 5 |  |  | 6 |  | 1
2021-10-25 | A67727 | 1 | 고탄소 | AE1055LS |  | Al 탈산 | B | 31 | 20 | 53000 | 82.05 | D | D | D |  | 1 | 1 |  | 1520 | 1588 | 3200 |  |  | 3200 | 31.52 | 12 | 101520 | 1581 |  | Y | 41 | 17 | [7 empty] | 김덕진 | 2 |  | Y |  |  |  |  | 103.3 | 13-4 | 0 | 84.13 | A |  | 1581 | 3 | 0.13 | 1546 | 0.85 | 62 | 24 | 3 | 0:03 | 25 | 25 | 123 | 0 |  | 0 |  | 500 | N2 | 2021-10-26 01:23 | 2021-10-26 01:55 | 32 | 2021-10-26 01:22 | 32 |  |  |  |  | Y |  |  |  | Y | [5 empty] | 0 | 234.16 | [23 empty] | 1.39 | 0 | A | [9 empty] | 15 | 0 | 779 | 0 | 0 | 189 | 0 | 498 | 0 | 299 | 0 | 0 | 0 | 33
2021-10-25 | B67141 | 2 | 중탄소 | SM45C |  | Si 탈산 | B | 32 | 78 | 51000 | 86 | D | D |  | D | 1 |  | 1 | 1540 | 1527 | 6000 |  |  | 6000 | 65.37 | 12 | 91783 | 1620 |  | Y | 38 | 35 | [7 empty] | 김규완 | 2 |  |  |  |  | Y |  |  |  | 0 | 94.35 | A |  | 1612 | 1 | 0.45 | 1554 | 0 | 61 | 26 | 328 | 5:28 | 15 | 16 | 0 | 77 |  | 164.83 | 0 | 0 | N2 | 2021-10-26 02:12 | 2021-10-26 02:41 | 29 | 2021-10-26 01:58 | 43 |  |  |  |  | N | [8 empty] | 5.5 | 0 | 32.21 | [23 empty] | 0.17 | 0.17 | A | [9 empty] | 0 | 0 | 0 | 10 | 0 | 55 | 0 | 865 | 0 | 208 | 0 | 0 | 158 | 0 |  |  | 6
2021-10-25 | A67728 | 1 | 고탄소 | AE1055LS | 연주종료 | Al 탈산 | B | 19 | 20 | 53200 | 81.67 | D | D | D |  | 1 | 1 |  | 1520 | 1578 | 3400 |  |  | 3400 | 39.15 | 11 | 86844 | 1587 |  | Y | 41 | 17 | [7 empty] | 김덕진 | 2 |  | Y |  |  |  |  | 99.9 | 12-10 | 0 | 165.55 | A |  | 1587 | 3 | 0.16 | 1545 | 1 | 61 | 27 | 349 | 5:49 | 25 | 25 | 124 | 0 |  | 0 |  | 400 | N2 | 2021-10-26 02:30 | 2021-10-26 02:55 | 24 | 2021-10-26 02:30 | 25 |  |  |  |  | Y |  |  |  | Y | [5 empty] | 0 | 209.31 | [23 empty] | 2.98 | 0 | A | [9 empty] | 47 | 0 | 831 | 0 | 0 | 179 | 0 | 596 | 0 | 498 | 0 | 0 | 0 | 41
2021-10-25 | B67142 | 2 | 중탄소 | SM45C |  | Si 탈산 | B | 5 | 57 | 51400 | 84.12 | D | D |  | D | 1 |  | 1 | 1540 | 1530 | 6000 |  |  | 6000 | 64.08 | 11 | 93632 | 1610 |  | Y | 41 | 36 | [7 empty] | 김규완 | 2 | [6 empty] | 96.6 | 11-9 | 0.19 | 69.44 | A |  | 1607 | 1 | 0.49 | 1553 | 1.31 | 60 | 24 | 273 | 4:33 | 15 | 16 | 0 | 78 |  | 118.13 | 0 | 0 | N2 | 2021-10-26 03:10 | 2021-10-26 03:40 | 31 | 2021-10-26 03:01 | 39 |  |  |  |  | N | [8 empty] | 4.5 | 0 | 23.83 | [23 empty] | 0.41 | 0.41 | A | [9 empty] | 0 | 0 | 0 | 13 | 0 | 55 | 0 | 703 | 0 | 205 | 0 | 0 | 70 | 33
2021-10-25 | A67729 | 1 | 중탄소 | SM45C |  | Si 탈산 | B | 11 | 52 | 50700 | 125.07 | D | D |  | D | 1 |  | 1 | 1530 | 1609 | 5300 |  |  | 5300 | 56.6 | 11 | 93632 | 1613 |  | Y | 80 | 23 | [7 empty] | 김덕진 | 2 |  |  | Y |  |  |  | 98.05 | 12-2 | 0.04 | 227.23 | A |  | 1607 | 1 | 0.45 | 1555 | 1.35 | 62 | 22 | 270 | 4:30 | 15 | 16 | 0 | 79 |  | 148.22 | 0 | 0 | N2 | 2021-10-26 04:07 | 2021-10-26 04:45 | 39 | 2021-10-26 03:56 | 49 |  |  |  |  | N | [8 empty] | 4.5 | 0 | 28.52 | [23 empty] | 0.26 | 0.26 | A | [9 empty] | 0 | 0 | 578 | 11 | 0 | 198 | 0 | 794 | 0 | 650 | 0 | 0 | 165 | 13
2021-10-25 | B67143 | 2 | 중탄소 | SM45C |  | Si 탈산 | B | 29 | 62 | 51600 | 139.6 | D | D |  | D | 1 |  | 1 | 1540 | 1566 | 7700 |  |  | 7700 | 80.48 | 13 | 95680 | 1608 |  | N | 94 | 62 |  |  | A67728 | 07 |  |  |  | 김규완 | 2 |  |  | Y |  | Y |  |  |  | 0.84 | 219.93 | A |  | 1611 | 1 | 0.45 | 1559 | 1.19 | 66 | 27 | 289 | 4:49 | 15 | 16 | 0 | 80 |  | 100.04 | 0 | 0 | N2 | 2021-10-26 05:09 | 2021-10-26 05:53 | 44 | 2021-10-26 04:59 | 54 |  |  |  |  | N | [8 empty] | 4 | 0 | 21.6 | [23 empty] | 0.52 | 0.52 | A | [9 empty] | 0 | 0 | 0 | 20 | 0 | 55 | 0 | 702 | 0 | 199 | 0 | 0 | 0 | 44 |  |  | 4
2021-10-25 | B67144 | 2 | 중탄소 | SM45C |  | Si 탈산 | B | 36 | 69 | 51450 | 90.85 | D | D |  | A | 1 |  | 1 | 1540 | 1548 | 5900 |  |  | 5900 | 38.84 | 21 | 151893 | 1635 |  | Y | 40 | 33 | [7 empty] | 김규완 | 2 |  |  |  |  | Y |  | 89.35 | 10-10 | 30.62 | 85.26 | A |  | 1613 | 1 | 0.34 | 1556 | 0 | 63 | 26 | 257 | 4:17 | 15 | 16 | 0 | 81 |  | 72.67 | 0 | 0 | N2 | 2021-10-26 06:30 | 2021-10-26 07:02 | 32 | 2021-10-26 06:15 | 47 |  |  |  |  | N | [9 empty] | 0 | 20.39 | [23 empty] | 0.5 | 0.5 | A | [9 empty] | 0 | 0 | 0 | 11 | 0 | 0 | 0 | 699 | 0 | 202 | 0 | 0 | 75 | 25
2021-10-25 | A67730 | 1 | 저탄소 | 18CRNIMO7HI |  | Al 탈산 | I | 19 | 21 | 52900 | 151.32 | D | A |  | A | 1 |  | 1 | 1545 | 1576 | 10800 |  |  | 10800 | 135 | 4 | 80000 | 1709 |  | INGOT | 84 | 49 | [7 empty] | 김덕진 |  |  |  | Y |  |  |  | 89.25 | 11-8 | 0 | 281.68 | A |  | 1688 | 1 | 0.34 | 1594 | 1.98 | 88 |  | 307 | 5:07 | 25 | 26 | 0 | 83 |  | 146.73 | 0 | 0 | N2 | 2021-10-26 08:24 |  | 28 | 2021-10-26 08:00 | [5 empty] | Y | [8 empty] | 5.5 | 0 | 45.37 | [16 empty] | 0.7 |  | 1 |  |  |  |  | 0.25 | 0.25 | A | [9 empty] | 473 | 1548 | 0 | 44 | 0 | 200 | 0 | 1437 | 0 | 1201 | 0 | 0 | 436 | 0
2021-10-25 | B67145 | 2 | 중탄소 | SM45CM |  | Al 탈산 | B | 32 | 79 | 51050 | 92.73 | D | A |  | A | 1 |  | 1 | 1540 | 1538 | 6900 |  |  | 6900 | 173.72 | 6 | 39718 | 1633 |  | Y | 44 | 36 | [7 empty] | 임현진 | 2 |  |  |  |  | Y |  |  |  | 0 | 150.44 | A |  | 1635 | 1 | 0.37 | 1571 | 1.46 | 79 | 37 | 300 | 5:00 | 15 | 15 | 0 | 82 |  | 118.69 | 0 | 0 | N2 | 2021-10-26 07:27 | 2021-10-26 08:01 | 34 | 2021-10-26 07:14 | 47 |  |  |  |  | N | [8 empty] | 5 | 0 | 23.48 | A67730 조괴장 물량적어 8톤 합탕함 | [22 empty] | 0.1 | 0.1 | A | [9 empty] | 111 | 0 | 431 | 54 | 0 | 217 | 0 | 503 | 0 | 202 | 0 | 0 | 101 | 35 |  |  | 6
2021-10-26 | B67146 | 2 | 중탄소 | SM45CM | 잔강최소화전 | Al 탈산 | B | 5 | 58 | 51500 | 74.72 | A | A | A |  | 1 | 1 |  | 1540 | 1537 | 6000 |  |  | 6000 | 73.22 | 10 | 81950 | 1624 |  | Y | 42 | 31 | [7 empty] | 임현진 | 3 |  |  |  |  | Y |  | 96.85 | 11-9 | 0 | 246.19 | A |  | 1624 | 3 | 0.17 | 1586 | 1.23 | 94 | 46 | 291 | 4:51 | 15 | 16 | 1 | 0 |  | 0 |  | 500 | N2 | 2021-10-26 08:16 | 2021-10-26 08:59 | 43 | 2021-10-26 08:14 | 45 | [14 empty] | 0 | 127.92 | [23 empty] | 2.56 | 0 | A | [9 empty] | 62 | 0 | 570 | 19 | 0 | 180 | 0 | 711 | 0 | 207 | 0 | 0 | 80 | 33 |  |  | 4
2021-10-26 | B67147 | 2 | 중탄소 | 46MNVS6 | 잔강최소화 | Si 탈산 | B | 29 | 63 | 49900 | 98.57 | A | A |  | A | 1 |  | 1 | 1540 | 1588 | 6800 |  |  | 6800 | 69.5 | 17 | 97835 | 1643 |  | Y | 45 | 39 | [7 empty] | 임현진 | 2 |  |  |  |  | Y |  | 95.2 | 11-7 | 0 | 195.35 | A |  | 1656 | 1 | 0.39 | 1585 | 1.91 | 91 | 38 | 291 | 4:51 | 15 | 15 | 0 | 84 |  | 52.7 | 0 | 0 | N2 | 2021-10-26 09:51 | 2021-10-26 10:18 | 26 | 2021-10-26 09:29 | 48 |  |  |  |  | Y | [8 empty] | 4.5 | 0 | 17.85 | [23 empty] | 0.62 | 0.62 | A | [9 empty] | 79 | 0 | 297 | 42 | 0 | 0 | 0 | 497 | 0 | 206 | 0 | 0 | 102 | 22
2021-10-26 | A67731 | 1 | 고탄소 | STB2 | 연주시작 | Al 탈산 | B | 11 | 53 | 50700 | 93.6 | A | A | A |  | 1 | 1 |  | 1520 | 1556 | 7500 |  |  | 7500 | 77.08 | 12 | 97300 | 1602 |  | Y | 51 | 43 | 조괴장 물량 부족으로 B67145 약 8톤 합탕 | [6 empty] | 김덕진 | 2 |  |  | Y |  | N |  | 102.8 | 12-6 | 232.59 | 0 | A |  | 1602 | 3 | 0.17 | 1551 | 1.21 | 95 | 42 | 337 | 5:37 | 25 | 25 | 2 | 0 |  | 0 |  | 400 | AR | 2021-10-26 10:04 | 2021-10-26 10:25 | 21 | 2021-10-26 10:03 | 22 |  |  |  |  | Y |  |  |  | Y | [5 empty] | 62.42 | 79.58 | [19 empty] | 2.02 | 1.68 |  |  | 19.53 | 0 | A | [9 empty] | 0 | 72 | 237 | 38 | 0 | 124 | 0 | 1290 | 0 | 1144 | 0 | 0 | 467 | 10 |  |  |  |  | 1
2021-10-26 | B67148 | 2 | 중탄소 | 46MNVS6 |  | Si 탈산 | B | 36 | 70 | 51600 | 101.1 | A | A |  | A | 1 |  | 1 | 1540 | 1576 | 6400 |  |  | 6400 | 66.02 | 17 | 96934 | 1654 |  | Y | 43 | 37 | [7 empty] | 임현진 | 2 |  |  | Y |  |  |  | 99.7 | 11-10 | 0 | 220.69 | A |  | 1641 | 1 | 0.35 | 1577 | 1.3 | 83 | 47 | 307 | 5:07 | 15 | 16 | 0 | 85 |  | 50.87 | 0 | 0 | N2 | 2021-10-26 10:52 | 2021-10-26 11:17 | 24 | 2021-10-26 10:36 | 40 |  |  |  |  | Y | [8 empty] | 5 | 0 | 16.93 | [23 empty] | 0.46 | 0.46 | A | [9 empty] | 54 | 0 | 284 | 57 | 0 | 0 | 0 | 497 | 0 | 201 | 0 | 0 | 56 | 23
2021-10-26 | A67732 | 1 | 고탄소 | STB2 |  | Al 탈산 | B | 21 | 21 | 52700 | 89.5 | A | A | A |  | 1 | 1 |  | 1520 | 1532 | 6400 |  |  | 6400 | 75.64 | 10 | 84610 | 1569 |  | Y | 49 | 38 | B67145 연주 잔강 합탕 | [6 empty] | 김덕진 | 2 |  | Y |  |  |  |  | 99.05 | 12-9 | 217.96 | 0 | A |  | 1569 | 3 | 0.15 | 1520 | 1.2 | 64 | 28 | 272 | 4:32 | 25 | 25 | 3 | 0 |  | 0 |  | 300 | AR | 2021-10-26 11:09 | 2021-10-26 11:27 | 18 | 2021-10-26 11:09 | 18 |  |  |  |  | Y |  |  |  | Y | [5 empty] | 92.47 | 31.83 | [20 empty] | 1.42 |  |  | 20.94 | 0 | A | [9 empty] | 0 | 34 | 147 | 0 | 0 | 125 | 0 | 705 | 0 | 659 | 0 | 0 | 125 | 29
2021-10-26 | B67149 | 2 | 중탄소 | 46MNVS6 |  | Si 탈산 | B | 32 | 80 | 50550 | 95.47 | A | A |  | A | 1 |  | 1 | 1540 | 1593 | 5900 |  |  | 5900 | 64.67 | 16 | 91232 | 1652 |  | Y | 40 | 34 | [7 empty] | 임현진 | 2 |  |  |  |  | Y |  |  |  | 0 | 190.93 | A |  | 1639 | 1 | 0.37 | 1578 | 1.61 | 84 | 42 | 324 | 5:24 | 15 | 16 | 0 | 86 |  | 44.77 | 0 | 0 | N2 | 2021-10-26 11:50 | 2021-10-26 12:17 | 28 | 2021-10-26 11:24 | 53 |  |  |  |  | Y | [8 empty] | 5 | 0 | 12.8 | [23 empty] | 0.65 | 0.65 | A | [9 empty] | 69 | 0 | 295 | 67 | 0 | 0 | 0 | 496 | 0 | 203 | 0 | 0 | 0 | 0
2021-10-26 | A67733 | 1 | 고탄소 | STB2 |  | Al 탈산 | B | 31 | 21 | 50550 | 87.08 | A | A | A |  | 1 | 1 |  | 1520 | 1537 | 6900 |  |  | 6900 | 81.55 | 10 | 84610 | 1581 |  | Y | 46 | 40 | [7 empty] | 김덕진 | 2 | [6 empty] | 103.35 | 13-4 | 235.47 | 0 | A |  | 1581 | 3 | 0.16 | 1531 | 1.22 | 75 | 33 | 290 | 4:50 | 25 | 25 | 4 | 0 |  | 0 |  | 400 | AR | 2021-10-26 12:09 | 2021-10-26 12:29 | 20 | 2021-10-26 12:08 | 20 |  |  |  |  | Y |  |  |  | Y | [5 empty] | 91.66 | 60.05 | [20 empty] | 1.424 |  |  | 22.22 | 0 | A | [9 empty] | 0 | 51 | 212 | 38 | 0 | 126 | 0 | 652 | 0 | 650 | 0 | 0 | 97 | 78
2021-10-26 | B67150 | 2 | 중탄소 | 46MNVS6 | TUNDISH교체전 | Si 탈산 | B | 5 | 59 | 50700 | 94.22 | A | A |  | A | 1 |  | 1 | 1540 | 1582 | 6800 |  |  | 6800 | 85.18 | 14 | 79828 | 1639 |  | Y | 45 | 28 |  |  | B67147 | 05 |  |  |  | 임현진 | 2 |  |  | Y |  | Y |  | 106.4 | 12-9 | 0 | 144.26 | A |  | 1639 | 1 | 0.39 | 1583 | 1.42 | 89 | 47 | 296 | 4:56 | 15 | 16 | 0 | 87 |  | 48.24 | 0 | 0 | N2 | 2021-10-26 12:48 | 2021-10-26 13:17 | 28 | 2021-10-26 12:32 | 45 |  |  |  |  | Y | [8 empty] | 4.5 | 0 | 12.86 | [23 empty] | 0.21 | 0.21 | A |  |  | 21.85 | 15.365 | 48.636 | 0.543 | 2.225 | 3.165 | 1828.44 | 60 | 0 | 347 | 43 | 0 | 0 | 0 | 399 | 0 | 205 | 0 | 0 | 0 | 8
2021-10-26 | A67734 | 1 | 고탄소 | STB2 |  | Al 탈산 | B | 19 | 22 | 53300 | 83.48 | A | A | A |  | 1 | 1 |  | 1520 | 1540 | 5600 |  |  | 5600 | 55.16 | 12 | 101532 | 1557 |  | Y | 43 | 36 | [7 empty] | 김덕진 | 2 |  |  | Y |  |  |  | 107.6 | 13-8 | 255.81 | 0 | A |  | 1557 | 3 | 0.15 | 1519 | 0.97 | 63 | 27 | 141 | 2:21 | 25 | 25 | 5 | 0 |  | 0 |  | 300 | AR | 2021-10-26 13:03 | 2021-10-26 13:44 | 41 | 2021-10-26 13:01 | 44 |  |  |  |  | Y |  |  |  | Y | [5 empty] | 79.02 | 64.59 | [20 empty] | 1.112 |  |  | 0.01 | 0 | A | [9 empty] | 0 | 48 | 217 | 34 | 0 | 129 | 0 | 847 | 0 | 694 | 0 | 0 | 197 | 74
2021-10-26 | B67151 | 2 | 고탄소 | KWH1 | TUNDISH교체 | Al 탈산 | B | 29 | 64 | 50400 | 118.18 | A | A | C |  | 1 | 1 |  | 1530 | 1562 | 7300 |  |  | 7300 | 78.21 | 11 | 93335 | 1638 |  | Y | 46 | 39 |  |  | B67148 | 05 |  |  |  | 임현진 | 2 |  |  | Y |  | Y |  | 105.4 | 12-7 | 3.15 | 232.62 | A |  | 0 | 3 | 0.14 | 1572 | -47.64 | 92 | 41 | 204 | 3:24 | 15 | 20 | 6 | 0 |  | 50.54 | 0 | 300 | N2 | 2021-10-26 14:09 | 2021-10-26 14:48 | 39 | 2021-10-26 14:07 | 41 |  |  |  |  | N | [8 empty] | 4.5 | 0 | 125.2 | [19 empty] | 1.97 |  | Y |  | 1.48 | 0 | A | [9 empty] | 0 | 0 | 251 | 13 | 0 | 289 | 0 | 502 | 0 | 256 | 0 | 0 | 0 | 11 |  |  |  |  | 1
2021-10-26 | A67735 | 1 | 고탄소 | STB2 |  | Al 탈산 | B | 11 | 54 | 50700 | 119.93 | A | A | C |  | 1 | 1 |  | 1520 | 1581 | 5000 |  |  | 5000 | 49.25 | 12 | 101532 | 1572 |  | Y | 66 | 28 | [7 empty] | 김덕진 | 2 |  |  | Y | [5 empty] | 242.48 | 0 | A |  | 1551 | 3 | 0.16 | 1531 | 0.63 | 75 | 34 | 218 | 3:38 | 25 | 25 | 7 | 0 |  | 0 |  | 500 | AR | 2021-10-26 14:42 | 2021-10-26 14:55 | 14 | 2021-10-26 14:41 | 14 |  |  |  |  | Y |  |  |  | Y | [5 empty] | 134.93 | 4.85 | [20 empty] | 1.214 |  |  | 2.22 | 0 | A | [9 empty] | 0 | 37 | 313 | 25 | 0 | 128 | 0 | 598 | 0 | 499 | 0 | 0 | 0 | 49 |  |  | 5
2021-10-26 | B67152 | 2 | 고탄소 | KWH1 |  | Al 탈산 | B | 36 | 71 | 51300 | 130.83 | A | C |  | C | 1 |  | 1 | 1530 | 1539 | 6900 |  |  | 6900 | 73.93 | 11 | 93335 | 1631 |  | Y | 51 | 45 |  |  | B67149 | 05 |  |  |  | 임현진 | 2 |  |  | Y |  | Y |  | 99.3 | 11-9 | 0 | 288.14 | A |  | 1616 | 1 | 0.4 | 1547 | 1.33 | 67 | 33 | 434 | 7:14 | 15 | 18 | 0 | 89 |  | 69.6 | 0 | 0 | N2 | 2021-10-26 15:34 | 2021-10-26 15:57 | 23 | 2021-10-26 14:53 | 64 |  |  |  |  | N | [8 empty] | 4.8 | 0 | 23.54 | [23 empty] | 1.82 | 1.82 | A | [9 empty] | 0 | 0 | 234 | 0 | 0 | 195 | 0 | 499 | 0 | 256 | 0 | 0 | 0 | 39 |  |  | 4
2021-10-26 | A67736 | 1 | 고탄소 | STB2 |  | Al 탈산 | B | 21 | 22 | 52600 | 92.47 | C | C | C |  | 1 | 1 |  | 1520 | 1563 | 4400 |  |  | 4400 | 43.34 | 12 | 101532 | 1555 |  | Y | 40 | 26 | [7 empty] | 양성호 | 2 |  | Y |  |  |  |  | 97.35 | 12-7 | 173.83 | 0 | A |  | 1551 | 3 | 0.18 | 1517 | 0.65 | 61 | 32 | 283 | 4:43 | 25 | 25 | 8 | 0 |  | 0 |  | 400 | AR | 2021-10-26 15:36 | 2021-10-26 16:00 | 24 | 2021-10-26 15:35 | 25 |  |  |  |  | Y |  |  |  | Y | [5 empty] | 129.57 | 92.68 | [20 empty] | 1.095 |  |  | 3.45 | 0 | A | [9 empty] | 0 | 22 | 260 | 19 | 0 | 130 | 0 | 847 | 0 | 649 | 0 | 0 | 98 | 54
2021-10-26 | B67153 | 2 | 고탄소 | KWH1 |  | Al 탈산 | B | 32 | 81 | 50300 | 108.83 | C | C |  | C | 1 |  | 1 | 1530 | 1558 | 5900 |  |  | 5900 | 57.95 | 12 | 101820 | 1620 |  | Y | 43 | 38 |  |  | B67150 | 03 |  |  |  | 추창도 | 2 |  |  |  |  | Y |  | 104.9 | 12-3 | 204.99 | 0 | A |  | 1607 | 1 | 0.39 | 1549 | 1.22 | 69 | 28 | 432 | 7:12 | 15 | 16 | 0 | 90 |  | 48.55 | 0 | 0 | N2 | 2021-10-26 16:27 | 2021-10-26 17:03 | 36 | 2021-10-26 16:02 | 61 |  |  |  |  | N | [8 empty] | 4.2 | 0 | 14.32 | [23 empty] | 1.14 | 1.14 | A | [9 empty] | 0 | 0 | 0 | 32 | 0 | 228 | 0 | 504 | 0 | 258 | 0 | 0 | 0 | 28
2021-10-26 | A67737 | 1 | 고탄소 | STB2 |  | Al 탈산 | B | 31 | 22 | 53100 | 78.28 | C | C | C |  | 1 | 1 |  | 1520 | 1547 | 5000 |  |  | 5000 | 59.09 | 10 | 84610 | 1564 |  | Y | 40 | 13 | [7 empty] | 양성호 | 2 |  | Y |  |  |  |  | 98.55 | 12-8 | 223.75 | 0 | A |  | 1558 | 3 | 0.15 | 1519 | 1.03 | 63 | 26 | 295 | 4:55 | 25 | 25 | 9 | 0 |  | 0 |  | 500 | AR | 2021-10-26 16:27 | 2021-10-26 17:01 | 33 | 2021-10-26 16:27 | 34 |  |  |  |  | Y |  |  |  | Y | [5 empty] | 147.51 | 42.55 | [20 empty] | 0.797 |  |  | 4.61 | 0 | A | [9 empty] | 0 | 11 | 274 | 24 | 0 | 130 | 0 | 851 | 0 | 548 | 0 | 0 | 96 | 33
2021-10-26 | B67154 | 2 | 고탄소 | KWH1 |  | Al 탈산 | B | 5 | 60 | 51150 | 115.98 | C | C |  | C | 1 |  | 1 | 1530 | 1550 | 5200 |  |  | 5200 | 55.71 | 11 | 93335 | 1615 |  | Y | 42 | 31 | [7 empty] | 추창도 | 2 |  |  |  |  | Y |  | 100.65 | 12-3 | 228.85 | 0 | A |  | 1604 | 1 | 0.38 | 1546 | 1.13 | 66 | 30 | 252 | 4:12 | 15 | 17 | 0 | 91 |  | 63.05 | 0 | 0 | N2 | 2021-10-26 17:50 | 2021-10-26 18:13 | 23 | 2021-10-26 17:16 | 57 |  |  |  |  | N | [8 empty] | 4.8 | 0 | 16.35 | [23 empty] | 2.75 | 2.75 | A | [9 empty] | 0 | 0 | 197 | 23 | 0 | 238 | 0 | 496 | 0 | 201 | 0 | 0 | 116 | 66
2021-10-26 | A67738 | 1 | 고탄소 | STB2 |  | Al 탈산 | B | 19 | 23 | 53100 | 79.43 | C | C | C |  | 1 | 1 |  | 1520 | 1558 | 3900 |  |  | 3900 | 38.41 | 12 | 101532 | 1558 |  | Y | 41 | 28 | [7 empty] | 양성호 | 2 |  | Y | [6 empty] | 208.5 | 0 | A |  | 1553 | 3 | 0.14 | 1510 | 1.13 | 54 | 30 | 245 | 4:05 | 25 | 25 | 10 | 0 |  | 0 |  | 300 | AR | 2021-10-26 17:37 | 2021-10-26 18:06 | 28 | 2021-10-26 17:36 | 29 |  |  |  |  | Y |  |  |  | Y | [5 empty] | 111.57 | 47.7 | [20 empty] | 1.228 |  |  | 6.29 | 0 | A | [9 empty] | 0 | 26 | 225 | 19 | 0 | 129 | 0 | 599 | 0 | 400 | 0 | 0 | 0 | 48
2021-10-26 | B67155 | 2 | 고탄소 | KWH1 |  | Al 탈산 | B | 38 | 46 | 50400 | 122.52 | C | C |  | C | 1 |  | 1 | 1530 | 1575 | 6200 |  |  | 6200 | 66.43 | 11 | 93335 | 1613 |  | Y | 43 | 37 | [7 empty] | 추창도 | 2 |  |  |  |  | Y |  | 103.4 | 12-8 | 260.78 | 0 | A |  | 1613 | 1 | 0.45 | 1547 | 1.66 | 67 | 16 | 299 | 4:59 | 15 | 16 | 0 | 92 |  | 140.21 | 0 | 0 | N2 | 2021-10-26 19:13 | 2021-10-26 19:17 | 3 | 2021-10-26 18:28 | 48 |  |  |  |  | N | [8 empty] | 4 | 0 | 29.1 | 중보수래들 | [22 empty] | 0.2 | 0.2 | A | [9 empty] | 0 | 0 | 256 | 20 | 0 | 267 | 0 | 507 | 0 | 201 | 0 | 0 | 90 | 36
2021-10-26 | A67739 | 1 | 고탄소 | STB2 |  | Al 탈산 | B | 11 | 55 | 50700 | 76.87 | C | C | C |  | 1 | 1 |  | 1520 | 1579 | 4100 |  |  | 4100 | 48.46 | 10 | 84610 | 1562 |  | Y | 41 | 27 | [7 empty] | 양성호 | 2 |  | Y |  |  |  |  | 100.05 | 12-3 | 123.75 | 0 | A |  | 1567 | 3 | 0.15 | 1528 | 1.11 | 72 | 34 | 258 | 4:18 | 25 | 25 | 11 | 0 |  | 0 |  | 600 | AR | 2021-10-26 18:46 | 2021-10-26 19:15 | 29 | 2021-10-26 18:45 | 30 |  |  |  |  | Y |  |  |  | Y | [5 empty] | 121.04 | 30.97 | [20 empty] | 1.245 |  |  | 7.92 | 0 | A | [9 empty] | 0 | 70 | 208 | 48 | 0 | 130 | 0 | 596 | 0 | 399 | 0 | 0 | 0 | 24
2021-10-26 | B67156 | 2 | 고탄소 | KWH1 |  | Al 탈산 | B | 36 | 72 | 51300 | 116.93 | C | C |  | C | 1 |  | 1 | 1530 | 1553 | 5600 |  |  | 5600 | 55 | 12 | 101820 | 1618 |  | Y | 42 | 32 | [7 empty] | 추창도 | 2 |  |  |  |  | Y |  | 99 | 11-9 | 229.75 | 0 | A |  | 1610 | 1 | 0.4 | 1553 | 1.42 | 73 | 34 | 335 | 5:35 | 15 | 15 | 0 | 93 |  | 64.89 | 0 | 0 | N2 | 2021-10-26 20:19 | 2021-10-26 20:21 | 1 | 2021-10-26 19:40 | 41 |  |  |  |  | N | [8 empty] | 4.8 | 0 | 15.47 | [23 empty] | 0.36 | 0.36 | A | [9 empty] | 0 | 0 | 199 | 0 | 0 | 236 | 0 | 506 | 0 | 155 | 0 | 0 | 77 | 56
2021-10-26 | A67740 | 1 | 고탄소 | STB2 |  | Al 탈산 | B | 21 | 23 | 52600 | 74.68 | C | C | C |  | 1 | 1 |  | 1520 | 1579 | 3700 |  |  | 3700 | 36.44 | 12 | 101532 | 1557 |  | Y | 41 | 26 | [7 empty] | 양성호 | 2 |  | Y |  |  |  |  | 100.1 | 12-10 | 169.7 | 0 | A |  | 1550 | 3 | 0.14 | 1514 | 1.06 | 58 | 24 | 262 | 4:22 | 25 | 25 | 12 | 0 |  | 0 |  | 350 | AR | 2021-10-26 19:49 | 2021-10-26 20:18 | 29 | 2021-10-26 19:48 | 30 |  |  |  |  | Y |  |  |  | Y | [5 empty] | 105.03 | 19.76 | [20 empty] | 1.153 |  |  | 9.41 | 0 | A | [9 empty] | 0 | 23 | 228 | 0 | 0 | 126 | 0 | 596 | 0 | 395 | 0 | 0 | 0 | 28
2021-10-26 | B67157 | 2 | 고탄소 | KWH1 |  | Al 탈산 | B | 32 | 82 | 50150 | 95.68 | C | C |  | C | 1 |  | 1 | 1530 | 1551 | 5300 |  |  | 5300 | 52.05 | 12 | 101820 | 1618 | 362 | Y | 37 | 30 | [7 empty] | 추창도 | 2 |  |  |  |  | Y |  | 99.45 | 11-8 | 256.41 | 0 | A |  | 1609 | 1 | 0.4 | 1546 | 1.29 | 66 | 36 | 426 | 7:06 | 15 | 16 | 0 | 94 |  | 81.73 | 0 | 0 | N2 | 2021-10-26 21:07 | 2021-10-26 21:26 | 18 | 2021-10-26 20:47 | 39 |  |  |  |  | N | [8 empty] | 5 | 0 | 18.96 | [23 empty] | 1.64 | 1.64 | A | [9 empty] | 0 | 0 | 304 | 0 | 0 | 290 | 0 | 500 | 0 | 150 | 0 | 0 | 127 | 17 |  |  | 4
2021-10-26 | A67741 | 1 | 고탄소 | STB2 |  | Al 탈산 | B | 31 | 23 | 52500 | 82.63 | C | C | C |  | 1 | 1 |  | 1520 | 1551 | 4400 |  |  | 4400 | 43.34 | 12 | 101532 | 1549 |  | Y | 41 | 31 | [7 empty] | 양성호 | 2 |  | Y |  |  |  |  | 100.6 | 13-1 | 129.65 | 0 | A |  | 1551 | 3 | 0.17 | 1513 | 0.95 | 57 | 25 | 262 | 4:22 | 25 | 25 | 13 | 0 |  | 0 |  | 350 | AR | 2021-10-26 20:57 | 2021-10-26 21:21 | 24 | 2021-10-26 20:55 | 26 |  |  |  |  | Y |  |  |  | Y | [5 empty] | 107.83 | 51.65 | [20 empty] | 1.08 |  |  | 0.01 | 0 | B | [9 empty] | 0 | 47 | 260 | 14 | 0 | 130 | 0 | 598 | 0 | 396 | 0 | 0 | 0 | 24
2021-10-26 | B67158 | 2 | 고탄소 | KWH1 | 연주종료 | Al 탈산 | B | 5 | 61 | 51600 | 74.62 | C | C |  | C | 1 |  | 1 | 1530 | 1558 | 4300 |  |  | 4300 | 44 | 12 | 97734 | 1604 |  | Y | 33 | 25 | [7 empty] | 추창도 | 2 |  |  |  |  | Y |  |  |  | 213.01 | 0 | A |  | 1597 | 1 | 0.38 | 1546 | 1.43 | 66 | 30 | 237 | 3:57 | 15 | 16 | 0 | 95 |  | 58.07 | 0 | 0 | N2 | 2021-10-26 21:52 | 2021-10-26 22:29 | 37 | 2021-10-26 21:40 | 49 | [14 empty] | 0 | 13.1 | [23 empty] | 0.36 | 0.36 | A | [9 empty] | 0 | 0 | 166 | 0 | 0 | 256 | 0 | 503 | 0 | 157 | 0 | 0 | 117 | 60
2021-10-26 | A67742 | 1 | 고탄소 | STB2 |  | Al 탈산 | B | 19 | 24 | 53300 | 81.3 | C | C | D |  | 1 | 1 |  | 1520 | 1562 | 4600 |  |  | 4600 | 45.31 | 12 | 101532 | 1552 | 358 | Y | 43 | 30 | [7 empty] | 양성호 | 2 |  | Y |  |  |  |  | 107 | 13-7 | 184.21 | 0 | A |  | 1552 | 3 | 0.17 | 1518 | 0.89 | 62 | 26 | 326 | 5:26 | 25 | 25 | 14 | 0 |  | 0 |  | 400 | AR | 2021-10-26 22:01 | 2021-10-26 22:23 | 22 | 2021-10-26 22:00 | 23 |  |  |  |  | Y |  |  |  | Y | [5 empty] | 121.78 | 40.06 | [20 empty] | 1.202 |  |  | 1.5 | 0 | A | [9 empty] | 0 | 0 | 247 | 22 | 0 | 129 | 0 | 597 | 0 | 398 | 0 | 0 | 0 | 34
2021-10-26 | A67743 | 1 | 고탄소 | STB2 |  | Al 탈산 | B | 11 | 56 | 50700 | 80.23 | C | D | D |  | 1 | 1 |  | 1520 | 1586 | 3700 |  |  | 3700 | 43.73 | 10 | 84610 | 1561 |  | Y | 40 | 22 | [7 empty] | 양성호 | 2 |  | Y |  |  |  |  | 101.4 | 12-4 | 199.13 | 0 | A |  | 1561 | 3 | 0.13 | 1522 | 1 | 66 | 29 | 121 | 2:01 | 25 | 25 | 15 | 0 |  | 0 |  | 400 | AR | 2021-10-26 23:01 | 2021-10-26 23:31 | 31 | 2021-10-26 22:59 | 32 |  |  |  |  | Y |  |  |  | Y | [5 empty] | 111.72 | 63.44 | [20 empty] | 1.048 |  |  | 2.92 | 0 | A | [9 empty] | 0 | 38 | 162 | 0 | 0 | 129 | 0 | 599 | 0 | 551 | 0 | 0 | 86 | 47
2021-10-26 | B67159 | 2 | 저탄소 | ATA105M2 |  | Al 탈산 | B | 36 | 74 | 54800 | 98.85 | C | D |  | D | 2 |  | 2 | 1555 | 1611 | 5000 | 8500 |  | 13500 | 159.1 | 10 | 84850 | 1663 |  | Y | 52 | 24 |  | Y | [5 empty] | 추창도 | 2 |  |  |  |  | Y |  | 93.5 | 11-3 | 123.49 | 0 | A |  | 1645 | 1 | 0.41 | 1576 | 1.73 | 63 | 31 | 198 | 3:18 | 15 | 16 | 0 | 98 |  | 115.69 | 0 | 0 | N2 | 2021-10-27 05:11 | 2021-10-27 05:38 | 27 | 2021-10-27 05:00 | 38 |  |  |  |  | N | [8 empty] | 4 | 0 | 24.26 | [16 empty] | 1 | [6 empty] | 0.16 | 0.16 | A | [9 empty] | 0 | 0 | 0 | 79 | 0 | 273 | 0 | 947 | 0 | 207 | 0 | 0 | 70 | 12
2021-10-26 | B67160 | 2 | 저탄소 | ATA105M2 | 연주시작 | Al 탈산 | B | 32 | 84 | 52050 | 162.72 | D | D |  | D | 2 |  | 2 | 1555 | 1655 | 10900 | 4100 |  | 15000 | 178.58 | 10 | 83995 | 1686 |  | Y | 106 | 89 |  | Y | [5 empty] | 김규완 | 2 | [6 empty] | -51.955 | 10-1 | 285.03 | 0 | A |  | 1672 | 1 | 0.49 | 1602 | 1.47 | 89 | 46 | 229 | 3:49 | 15 | 19 | 0 | 98 |  | 171.47 | 0 | 0 | N2 | 2021-10-27 04:28 | 2021-10-27 04:43 | 16 | 2021-10-27 04:16 | 28 |  |  |  |  | N | [8 empty] | 6 | 0 | 44.72 | [19 empty] | 2.44 |  |  |  | 0.25 | 0.25 | A | [9 empty] | 0 | 0 | 0 | 99 | 0 | 260 | 0 | 1453 | 0 | 206 | 0 | 0 | 96 | 49 |  |  | 4 |  | 1
2021-10-26 | A67744 | 1 | 고탄소 | STB2 |  | Al 탈산 | B | 21 | 24 | 52700 | 83.25 | D | D | D |  | 1 | 1 |  | 1520 | 1532 | 5200 |  |  | 5200 | 61.46 | 10 | 84610 | 1557 |  | Y | 43 | 31 | [7 empty] | 김덕진 | 2 |  | Y |  |  |  |  | 98.7 | 12-8 | 271.27 | 0 | A |  | 1557 | 3 | 0.14 | 1521 | 0.88 | 65 | 32 | 250 | 4:10 | 25 | 25 | 16 | 0 |  | 0 |  | 400 | AR | 2021-10-27 00:14 | 2021-10-27 00:34 | 21 | 2021-10-27 00:13 | 21 |  |  |  |  | Y |  |  |  | Y | [5 empty] | 127.49 | 50.3 | [20 empty] | 0.921 |  |  | 4.67 | 0 | A | [9 empty] | 0 | 0 | 235 | 39 | 0 | 129 | 0 | 499 | 0 | 550 | 0 | 0 | 79 | 71
2021-10-26 | B67161 | 2 | 중탄소 | SM45CI |  | Al 탈산 | I | 11 | 57 | 50350 | 158.33 | D | D |  | D | 1 |  | 1 | 1560 | 1574 | 10800 |  |  | 10800 | 109.09 | 30 | 99000 | 1646 | 360 | INGOT | 109 | 104 | [7 empty] | 김규완 | 2 |  |  |  |  | Y |  |  |  | 215.71 | 0 | A |  | 1648 | 1 | 0.43 | 1573 | 1.84 | 80 |  | 260 | 4:20 | 20 | 21 | 0 | 98 |  | 69.54 | 0 | 0 | AR | 2021-10-27 02:28 |  | 26 | 2021-10-27 02:16 | [5 empty] | Y | [8 empty] | 4 | 18.4 | 0 | [18 empty] | 0.9 |  |  |  |  | 0.12 | 0.12 | A | [9 empty] | 0 | 0 | 0 | 10 | 0 | 276 | 0 | 1298 | 0 | 205 | 0 | 0 | 167 | 68
2021-10-26 | A67745 | 1 | 고탄소 | STB2 |  | Al 탈산 | B | 31 | 24 | 53100 | 82.37 | D | D | D |  | 1 | 1 |  | 1520 | 1605 | 3100 |  |  | 3100 | 36.64 | 10 | 84610 | 1569 |  | Y | 40 | 19 | [7 empty] | 김덕진 | 2 |  | Y |  |  |  |  | 98.6 | 12-8 | 226.79 | 0 | A |  | 1569 | 3 | 0.13 | 1526 | 1 | 70 | 34 | 272 | 4:32 | 25 | 25 | 17 | 0 |  | 0 |  | 400 | AR | 2021-10-27 01:13 | 2021-10-27 01:35 | 22 | 2021-10-27 01:13 | 22 |  |  |  |  | Y |  |  |  | Y | [5 empty] | 121.24 | 72.49 | [20 empty] | 1.073 |  |  | 6.06 | 0 | A | [9 empty] | 0 | 38 | 183 | 29 | 0 | 125 | 0 | 498 | 0 | 498 | 0 | 0 | 0 | 49
2021-10-26 | A67746 | 1 | 고탄소 | STB2 |  | Al 탈산 | B | 19 | 25 | 53300 | 79.82 | D | D | D |  | 1 | 1 |  | 1520 | 1576 | 3900 |  |  | 3900 | 38.41 | 12 | 101532 | 1569 |  | Y | 42 | 22 | [7 empty] | 김덕진 | 2 |  | Y |  |  |  |  | 95.7 | 12-5 | 240.93 | 0 | A |  | 1569 | 3 | 0.14 | 1522 | 1.24 | 66 | 34 | 150 | 2:30 | 25 | 25 | 18 | 0 |  | 0 |  | 400 | AR | 2021-10-27 02:13 | 2021-10-27 02:36 | 24 | 2021-10-27 02:10 | 27 |  |  |  |  | Y |  |  |  | Y | [5 empty] | 112.75 | 57.18 | [20 empty] | 1.183 |  |  | 7.5 | 0 | A | [9 empty] | 0 | 0 | 327 | 36 | 0 | 129 | 0 | 496 | 0 | 496 | 0 | 0 | 73 | 0
2021-10-26 | B67162 | 2 | 고탄소 | STB2 |  | Al 탈산 | B | 5 | 62 | 50100 | 102.15 | D | D | D |  | 1 | 1 |  | 1530 | 1559 | 4700 |  |  | 4700 | 46.29 | 12 | 101532 | 1562 |  | Y | 50 | 34 | [7 empty] | 김규완 | 2 | [6 empty] | 105.2 | 12-7 | 252.47 | 0 | A |  | 1562 | 3 | 0.14 | 1534 | 0.56 | 78 | 32 | 165 | 2:45 | 25 | 25 | 19 | 0 |  | 0 |  | 400 | AR | 2021-10-27 03:17 | 2021-10-27 03:36 | 18 | 2021-10-27 03:15 | 21 |  |  |  |  | Y |  |  |  | Y | [5 empty] | 115.13 | 126.12 | [20 empty] | 0.845 |  |  | 0.02 | 0 | A | [9 empty] | 0 | 0 | 226 | 23 | 0 | 167 | 0 | 648 | 0 | 455 | 0 | 0 | 116 | 64
2021-10-26 | A67747 | 1 | 고탄소 | STB2 |  | Al 탈산 | B | 21 | 25 | 52300 | 78.93 | D | D | D |  | 1 | 1 |  | 1520 | 1541 | 5900 |  |  | 5900 | 58.11 | 12 | 101532 | 1561 |  | Y | 40 | 30 | [7 empty] | 김덕진 | 2 |  |  | Y |  | N |  | 105.8 | 13-6 | 190.58 | 0 | A |  | 1561 | 3 | 0.14 | 1517 | 1.19 | 61 | 30 | 144 | 2:24 | 25 | 25 | 20 | 0 |  | 0 |  | 400 | AR | 2021-10-27 04:11 | 2021-10-27 04:41 | 30 | 2021-10-27 04:09 | 32 |  |  |  |  | Y |  |  |  | Y | [5 empty] | 111.78 | 52.62 | [20 empty] | 0.936 |  |  | 0.01 | 0 | A | [9 empty] | 0 | 28 | 294 | 19 | 0 | 128 | 0 | 748 | 0 | 703 | 0 | 0 | 224 | 69
2021-10-26 | A67748 | 1 | 고탄소 | STB2 |  | Al 탈산 | B | 31 | 25 | 53100 | 90.3 | D | D | D |  | 1 | 1 |  | 1520 | 1533 | 5800 |  |  | 5800 | 57.12 | 12 | 101532 | 1558 |  | Y | 45 | 35 | [7 empty] | 김덕진 | 2 |  |  | Y |  |  |  | 106.5 | 13-6 | 279.57 | 0 | A |  | 1558 | 3 | 0.13 | 1516 | 0.98 | 60 | 27 | 271 | 4:31 | 25 | 25 | 21 | 0 |  | 0 |  | 400 | AR | 2021-10-27 05:20 | 2021-10-27 05:47 | 27 | 2021-10-27 05:18 | 29 |  |  |  |  | Y |  |  |  | Y | [5 empty] | 120.14 | 78.13 | [20 empty] | 1.067 |  |  | 0.03 | 0 | A | [9 empty] | 0 | 19 | 186 | 25 | 0 | 126 | 0 | 551 | 0 | 618 | 0 | 0 | 157 | 69
2021-10-26 | B67163 | 2 | 저탄소 | ATA105M2 |  | Al 탈산 | B | 11 | 58 | 52450 | 72.93 | D | D |  | B | 1 |  | 1 | 1555 | 1540 | 6200 |  |  | 6200 | 73.07 | 10 | 84850 | 1628 |  | Y | 35 | 32 | [7 empty] | 김규완 | 2 | [6 empty] | 99.45 | 12-2 | 113.12 | 0 | A |  | 1628 | 1 | 0.3 | 1569 | 1.61 | 56 | 21 | 230 | 3:50 | 15 | 16 | 0 | 99 |  | 47.38 | 0 | 0 | N2 | 2021-10-27 06:08 | 2021-10-27 06:22 | 15 | 2021-10-27 06:01 | 22 |  |  |  |  | N | [8 empty] | 5 | 0 | 17.06 | [23 empty] | 0.07 | 0.07 | A | [9 empty] | 0 | 0 | 0 | 46 | 0 | 43 | 0 | 301 | 0 | 0 | 0 | 0 | 66 | 16 |  |  | 4
2021-10-26 | A67749 | 1 | 고탄소 | STB2 | TUNDISH교체전 | Al 탈산 | B | 19 | 26 | 53300 | 82.4 | D | D | B |  | 1 | 1 |  | 1520 | 1542 | 4600 |  |  | 4600 | 51.29 | 12 | 89682 | 1546 |  | Y | 44 | 26 | [7 empty] | 김덕진 | 2 |  | Y |  |  |  |  | 100.85 | 12-10 | 111.45 | 0 | A |  | 1546 | 3 | 0.13 | 1515 | 0.84 | 59 | 28 | 248 | 4:08 | 25 | 25 | 22 | 0 |  | 0 |  | 400 | AR | 2021-10-27 06:21 | 2021-10-27 06:53 | 32 | 2021-10-27 06:20 | 33 |  |  |  |  | Y |  |  |  | Y | [5 empty] | 119.04 | 43.34 | [20 empty] | 1.158 |  |  | 1.41 | 0 | A | [9 empty] | 0 | 24 | 209 | 9 | 0 | 127 | 0 | 497 | 0 | 499 | 0 | 0 | 0 | 65
2021-10-26 | B67164 | 2 | 저탄소 | ATA105M2 |  | Al 탈산 | B | 38 | 48 | 53000 | 85.6 | D | B |  | B | 1 |  | 1 | 1555 | 1534 | 7600 |  |  | 7600 | 91.77 | 10 | 82820 | 1630 |  | N | 44 | 39 | [7 empty] | 김규완 | 2 |  |  |  |  | Y |  | 156.9 |  | 268.39 | 0 | A |  | 1627 | 1 | 0.28 | 1578 | 1.39 | 65 | 14 | 247 | 4:07 | 15 | 16 | 0 | 100 |  | 39.5 | 0 | 0 | N2 | 2021-10-27 07:21 | 2021-10-27 07:44 | 23 | 2021-10-27 07:13 | 32 |  |  |  |  | N | [8 empty] | 4.2 | 0 | 16.19 | [23 empty] | 0.08 | 0.08 | A | [9 empty] | 0 | 0 | 260 | 25 | 0 | 335 | 0 | 1002 | 0 | 206 | 0 | 0 | 74 | 15 |  |  | 4
2021-10-27 | A67750 | 1 | 고탄소 | STB2 | TUNDISH교체 | Al 탈산 | B | 5 | 63 | 50600 | 77.45 | B | B | B |  | 1 | 1 |  | 1520 | 1562 | 5200 |  |  | 5200 | 61.46 | 10 | 84610 | 1598 |  | Y | 41 | 30 | [7 empty] | 김형철 | 2 |  | Y |  |  |  |  | 99.2 | 12-1 | 283.93 | 0 | A |  | 1596 | 3 | 0.14 | 1557 | 1.08 | 101 | 31 | 285 | 4:45 | 25 | 25 | 23 | 0 |  | 0 |  | 400 | AR | 2021-10-27 07:24 | 2021-10-27 08:15 | 53 | 2021-10-27 07:23 | 54 |  |  |  |  | Y |  |  |  | Y | [5 empty] | 121.59 | 30.97 | [19 empty] | 1.7 |  |  |  | 2.85 | 0 | A | [9 empty] | 286 | 46 | 268 | 0 | 0 | 129 | 0 | 495 | 0 | 496 | 0 | 0 | 0 | 54 |  |  |  |  | 1
2021-10-27 | B67165 | 2 | 저탄소 | ATA105M2 | 연주종료 | Al 탈산 | B | 32 | 85 | 49650 | 83.52 | B | B |  | B | 1 |  | 1 | 1555 | 1537 | 6900 |  |  | 6900 | 74.18 | 12 | 93022 | 1641 |  | Y | 43 | 38 | [7 empty] | 최남길 | 2 |  |  |  |  | Y |  |  |  | 96.49 | 0.13 | A |  | 1636 | 1 | 0.39 | 1584 | 0 | 71 | 30 | 274 | 4:34 | 15 | 16 | 0 | 101 |  | 90.73 | 0 | 0 | N2 | 2021-10-27 08:25 | 2021-10-27 08:45 | 21 | 2021-10-27 08:15 | 30 |  |  |  |  | N | [8 empty] | 4.5 | 0 | 24.03 | [23 empty] | 0.25 | 0.25 | A | [9 empty] | 0 | 0 | 425 | 51 | 0 | 288 | 0 | 952 | 0 | 204 | 0 | 0 | 61 | 0 |  |  | 4
2021-10-27 | A67751 | 1 | 고탄소 | STB2 |  | Al 탈산 | B | 21 | 26 | 52300 | 82.55 | B | B | B |  | 1 | 1 |  | 1520 | 1530 | 5200 |  |  | 5200 | 51.22 | 12 | 101532 | 1566 |  | Y | 40 | 32 | [7 empty] | 김형철 | 2 |  | Y |  |  |  |  | 102.55 | 13-2 | 227.54 | 0 | A |  | 1564 | 3 | 0.15 | 1515 | 1.2 | 59 | 27 | 244 | 4:04 | 25 | 25 | 24 | 0 |  | 0 |  | 400 | AR | 2021-10-27 08:46 | 2021-10-27 09:17 | 31 | 2021-10-27 08:44 | 33 |  |  |  |  | Y |  |  |  | Y | [5 empty] | 120.19 | 64.33 | [20 empty] | 1.04 |  |  | 0 | 0 | A | [9 empty] | 342 | 47 | 238 | 0 | 0 | 127 | 0 | 499 | 0 | 498 | 0 | 0 | 0 | 66
2021-10-27 | B67166 | 2 | 저탄소 | 18CRNIMO7HI |  | Al 탈산 | I | 36 | 75 | 51600 | 139.98 | B | B |  | B | 1 |  | 1 | 1560 | 1609 | 9500 |  |  | 9500 | 118.75 | 20 | 80000 | 1717 |  | INGOT | 71 | 50 | 출강후 물량 많아 A67752 5톤 줌 잔강 3톤 A6755 줌 | [6 empty] | 최남길 | [7 empty] | 87.6 | 10-7 | 0 | 400.37 | A |  | 1693 | 1 | 0.38 | 1597 | 1.57 | 91 |  | 372 | 6:12 | 25 | 26 | 0 | 102 |  | 163.27 | 0 | 0 | N2 | 2021-10-27 10:21 |  | 39 | 2021-10-27 09:58 | [5 empty] | Y | [8 empty] | 6 | 0 | 60.2 | [18 empty] | 0.9 |  |  |  |  | 0.82 | 0.82 | B | [9 empty] | 1134 | 981 | 0 | 15 | 0 | 370 | 0 | 1608 | 0 | 510 | 0 | 0 | 291 | 0
2021-10-27 | A67752 | 1 | 고탄소 | STB2 |  | Al 탈산 | B | 31 | 26 | 53400 | 93.88 | B | B | B |  | 1 | 1 |  | 1520 | 1558 | 4900 |  |  | 4900 | 48.26 | 12 | 101532 | 1555 |  | Y | 54 | 50 | [7 empty] | 김형철 | 2 |  | Y |  |  |  |  | 105.4 | 13-5 | 222.98 | 0 | A |  | 1554 | 3 | 0.15 | 1521 | 0.85 | 65 | 30 | 293 | 4:53 | 25 | 25 | 25 | 0 |  | 0 |  | 400 | AR | 2021-10-27 09:55 | 2021-10-27 10:22 | 27 | 2021-10-27 09:54 | 28 |  |  |  |  | Y |  |  |  | Y | [5 empty] | 122.47 | 46.82 | [20 empty] | 1.17 |  |  | 1.55 | 0 | A | [9 empty] | 227 | 0 | 195 | 11 | 0 | 128 | 0 | 649 | 0 | 499 | 0 | 0 | 0 | 40
2021-10-27 | A67753 | 1 | 고탄소 | STB2 |  | Al 탈산 | B | 19 | 27 | 53100 | 79.07 | B | B | B |  | 1 | 1 |  | 1520 | 1545 | 4400 |  |  | 4400 | 52 | 10 | 84610 | 1564 | 705 | Y | 41 | 25 | [7 empty] | 김형철 | 2 |  | Y |  |  |  |  | 101.25 | 12-10 | 239.65 | 0 | A |  | 1558 | 3 | 0.13 | 1520 | 1.03 | 64 | 26 | 285 | 4:45 | 25 | 25 | 26 | 0 |  | 0 |  | 400 | AR | 2021-10-27 10:53 | 2021-10-27 11:28 | 35 | 2021-10-27 10:52 | 36 |  |  |  |  | Y |  |  |  | Y | [5 empty] | 121.55 | 40.32 | [20 empty] | 0.934 |  |  | 2.82 | 0 | A | [9 empty] | 292 | 42 | 268 | 0 | 0 | 127 | 0 | 496 | 0 | 497 | 0 | 0 | 0 | 48
2021-10-27 | A67754 | 1 | 고탄소 | STB2 |  | Al 탈산 | B | 38 | 49 | 54000 | 80.47 | B | B | B |  | 1 | 1 |  | 1520 | 1568 | 4400 |  |  | 4400 | 43.34 | 12 | 101532 | 1562 |  | Y | 41 | 27 | [7 empty] | 박재승 | 2 |  | Y |  |  |  |  | 106.25 | 13-1 | 275.66 | 0 | A |  | 1562 | 3 | 0.15 | 1516 | 1.18 | 60 | 22 | 260 | 4:20 | 25 | 25 | 27 | 0 |  | 0 |  | 400 | AR | 2021-10-27 12:00 | 2021-10-27 12:29 | 29 | 2021-10-27 11:59 | 30 |  |  |  |  | Y |  |  |  | Y | [5 empty] | 119.78 | 52.31 | [20 empty] | 0.915 |  |  | 4.32 | 0 | A | [9 empty] | 352 | 53 | 208 | 0 | 0 | 129 | 0 | 693 | 0 | 648 | 0 | 0 | 42 | 97
2021-10-27 | A67755 | 1 | 고탄소 | STB2 |  | Al 탈산 | B | 21 | 27 | 0 | 87.02 | B | B | B |  | 1 | 1 |  | 1520 | 1530 | 5000 |  |  | 5000 | 59.09 | 10 | 84610 | 1562 |  | Y | 42 | 28 | 조괴잔강1톤합탕 | [6 empty] | 박재승 | 2 |  | Y |  |  |  |  | 149.95 |  | 201.22 | 0 | A |  | 1562 | 3 | 0.14 | 1562 | 0 | 106 | 30 | 255 | 4:15 | 25 | 26 | 28 | 0 |  | 0 |  | 400 | AR | 2021-10-27 13:13 | 2021-10-27 13:35 | 22 | 2021-10-27 13:12 | 23 |  |  |  |  | Y |  |  |  | Y | [5 empty] | 131.83 | 64.44 | [20 empty] | 1.136 |  |  | 5.95 | 0 | B | [9 empty] | 313 | 0 | 191 | 0 | 0 | 129 | 0 | 499 | 0 | 498 | 0 | 0 | 0 | 24
2021-10-27 | A67756 | 1 | 고탄소 | STB2 |  | Al 탈산 | B | 5 | 64 | 50500 | 86.83 | B | B | C |  | 1 | 1 |  | 1520 | 1538 | 5300 |  |  | 5300 | 52.2 | 12 | 101532 | 1549 |  | Y | 47 | 32 | [7 empty] | 김형철 | 2 |  |  | Y |  |  |  | 110 | 13-1 | 241.01 | 0 | A |  | 1549 | 3 | 0.15 | 1511 | 0.97 | 55 | 27 | 257 | 4:17 | 25 | 25 | 29 | 0 |  | 0 |  | 450 | AR | 2021-10-27 14:16 | 2021-10-27 14:33 | 17 | 2021-10-27 14:15 | 18 |  |  |  |  | Y |  |  |  | Y | [5 empty] | 120.44 | 54.32 | [20 empty] | 0.815 |  |  | 7.36 | 0 | A | [9 empty] | 667 | 43 | 244 | 0 | 0 | 126 | 0 | 897 | 0 | 793 | 0 | 0 | 62 | 100
2021-10-27 | B67167 | 2 | 저탄소 | KST523 | 연주시작 | Si 탈산 | B | 31 | 27 | 53200 | 116.42 | B | B |  | C | 1 |  | 1 | 1555 | 1513 | 9300 |  |  | 9300 | 100.94 | 12 | 92135 | 1685 |  | Y | 58 | 48 | 텝홀후 2연주 첫차지 출강온도 낮아 9텝 사용 | [6 empty] | 임승우 | 2 | [6 empty] | 93.25 | 12-2 | 0 | 193.89 | A |  | 1671 | 1 | 0.45 | 1588 | 1.78 | 79 | 33 | 388 | 6:28 | 15 | 20 | 0 | 1 |  | 133.42 | 0 | 0 | AR | 2021-10-27 14:48 | 2021-10-27 14:56 | 9 | 2021-10-27 14:29 | 28 |  |  |  |  | N | [8 empty] | 5 | 0 | 32.74 | [19 empty] | 2.28 |  |  |  | 0.41 | 0.41 | A | [9 empty] | 0 | 0 | 391 | 61 | 0 | 0 | 0 | 1002 | 0 | 0 | 0 | 0 | 223 | 0 |  |  | 9 |  | 1
2021-10-27 | A67757 | 1 | 고탄소 | STB2 |  | Al 탈산 | B | 19 | 28 | 53900 | 75.25 | B | C | C |  | 1 | 1 |  | 1520 | 1580 | 4000 |  |  | 4000 | 47.28 | 10 | 84610 | 1555 |  | Y | 41 | 24 | [7 empty] | 이호남 | 2 |  |  | Y | [5 empty] | 197.47 | 0 | A |  | 1549 | 3 | 0.14 | 1518 | 0.91 | 62 | 24 | 264 | 4:24 | 25 | 25 | 30 | 0 |  | 0 |  | 400 | AR | 2021-10-27 15:02 | 2021-10-27 15:42 | 39 | 2021-10-27 15:02 | 40 |  |  |  |  | Y |  |  |  | Y | [5 empty] | 120.02 | 23.56 | [20 empty] | 0.98 |  |  | 11.44 | 0 | A | [9 empty] | 323 | 0 | 165 | 0 | 0 | 128 | 0 | 800 | 0 | 725 | 0 | 0 | 200 | 40
2021-10-27 | B67168 | 2 | 저탄소 | KST523 |  | Si 탈산 | B | 11 | 59 | 51600 | 104.3 | C | C |  | C | 1 |  | 1 | 1555 | 1527 | 8300 |  |  | 8300 | 88.2 | 12 | 94100 | 1644 |  | Y | 51 | 43 | [7 empty] | 추창도 | 2 |  |  |  |  | Y |  | 99.8 | 12-2 | 0 | 222.35 | A |  | 1643 | 1 | 0.41 | 1571 | 1.76 | 62 | 20 | 347 | 5:47 | 15 | 16 | 0 | 2 | 70 | 49.36 | 0 | 0 | AR | 2021-10-27 15:45 | 2021-10-27 15:57 | 12 | 2021-10-27 15:29 | 29 | [14 empty] | 0 | 13.45 | [23 empty] | 0.45 | 0.45 | A | [9 empty] | 0 | 0 | 0 | 81 | 0 | 21 | 0 | 748 | 0 | 15 | 0 | 0 | 104 | 47 |  |  | 4
2021-10-27 | A67758 | 1 | 고탄소 | STB2 |  | Al 탈산 | B | 38 | 50 | 53700 | 80.17 | C | C | C |  | 1 | 1 |  | 1520 | 1549 | 4300 |  |  | 4300 | 42.35 | 12 | 101532 | 1560 |  | Y | 41 | 25 | [7 empty] | 이호남 | 2 |  | Y |  |  |  |  | 101.7 | 12-6 | 233.19 | 0 | A |  | 1553 | 3 | 0.17 | 1519 | 0.92 | 63 | 24 | 262 | 4:22 | 25 | 25 | 31 | 0 |  | 0 |  | 400 | AR | 2021-10-27 16:09 | 2021-10-27 16:46 | 37 | 2021-10-27 16:07 | 39 |  |  |  |  | Y |  |  |  | Y | [5 empty] | 120.05 | 41.2 | [20 empty] | 0.837 |  |  | 23.37 | 0 | A | [9 empty] | 295 | 57 | 189 | 34 | 0 | 130 | 0 | 497 | 0 | 498 | 0 | 0 | 65 | 37
2021-10-27 | B67169 | 2 | 저탄소 | KST523 |  | Si 탈산 | B | 36 | 76 | 51600 | 98.92 | C | C |  | C | 1 |  | 1 | 1555 | 1532 | 7900 |  |  | 7900 | 83.6 | 15 | 94500 | 1641 | 356 | Y | 46 | 40 | [7 empty] | 추창도 | 2 | [6 empty] | 99.3 | 11-9 | 0 | 221.5 | A |  | 1635 | 1 | 0.41 | 1571 | 1.67 | 62 | 17 | 383 | 6:23 | 15 | 15 | 0 | 3 | 80 | 55.4 | 0 | 0 | AR | 2021-10-27 16:45 | 2021-10-27 16:59 | 14 | 2021-10-27 16:28 | 31 |  |  |  |  | N | [8 empty] | 5 | 0 | 14.9 | [23 empty] | 0.37 | 0.37 | A | [9 empty] | 0 | 0 | 0 | 243 | 0 | 0 | 0 | 0 | 0 | 0 | 0 | 0 | 36 | 0 |  |  | 6
2021-10-27 | A67759 | 1 | 고탄소 | STB2 |  | Al 탈산 | B | 21 | 28 | 53800 | 93.5 | C | C | C |  | 1 | 1 |  | 1520 | 1531 | 6000 |  |  | 6000 | 59.09 | 12 | 101532 | 1546 |  | Y | 54 | 37 | [7 empty] | 이호남 | 2 |  |  | Y |  |  |  | 102.4 | 13-1 | 272.39 | 0 | A |  | 1547 | 3 | 0.19 | 1511 | 0.95 | 55 | 23 | 268 | 4:28 | 25 | 25 | 32 | 0 |  | 0 |  | 300 | AR | 2021-10-27 17:30 | 2021-10-27 17:46 | 16 | 2021-10-27 17:30 | 17 |  |  |  |  | Y |  |  |  | Y | [5 empty] | 100.69 | 47.58 | [20 empty] | 0.741 |  |  | 31.33 | 0 | A | [9 empty] | 887 | 154 | 182 | 0 | 0 | 129 | 0 | 733 | 0 | 550 | 0 | 0 | 96 | 88
2021-10-27 | B67170 | 2 | 저탄소 | KST523 |  | Si 탈산 | B | 29 | 65 | 50700 | 123.97 | C | C |  | C | 1 |  | 1 | 1555 | 1570 | 7900 |  |  | 7900 | 83.6 | 15 | 94500 | 1654 |  | Y | 47 | 44 | [7 empty] | 추창도 | 2 |  |  |  |  | Y |  | 99.9 | 12-1 | 0 | 276.27 | A |  | 1650 | 1 | 0.42 | 1575 | 1.6 | 66 | 22 | 403 | 6:43 | 15 | 15 | 0 | 4 |  | 60.25 | 0 | 0 | AR | 2021-10-27 18:11 | 2021-10-27 18:03 | -8 | 2021-10-27 17:36 | 27 |  |  |  |  | N | [8 empty] | 5 | 0 | 17.01 | [23 empty] | 0.41 | 0.41 | A | [9 empty] | 0 | 0 | 0 | 61 | 0 | 27 | 0 | 793 | 0 | 0 | 0 | 0 | 110 | 36
2021-10-27 | A67760 | 1 | 고탄소 | STB2 |  | Al 탈산 | B | 31 | 28 | 53500 | 81.05 | C | C | C |  | 1 | 1 |  | 1520 | 1569 | 4600 |  |  | 4600 | 54.37 | 10 | 84610 | 1561 |  | Y | 41 | 27 | [7 empty] | 이호남 | 2 |  |  | Y |  |  |  | 103.8 | 13-3 | 209.01 | 0 | A |  | 1552 | 3 | 0.17 | 1515 | 0.9 | 59 | 23 | 287 | 4:47 | 25 | 25 | 33 | 0 |  | 0 |  | 400 | AR | 2021-10-27 18:23 | 2021-10-27 18:50 | 27 | 2021-10-27 18:23 | 28 |  |  |  |  | Y |  |  |  | Y | [5 empty] | 121.72 | 60.94 | [20 empty] | 0.826 |  |  | 40.77 | 0 | A | [9 empty] | 343 | 1615 | 241 | 14 | 0 | 127 | 0 | 648 | 0 | 520 | 0 | 0 | 138 | 117
2021-10-27 | B67171 | 2 | 저탄소 | KST523 |  | Si 탈산 | B | 5 | 65 | 51050 | 115.7 | C | C |  | C | 1 |  | 1 | 1555 | 1565 | 6800 |  |  | 6800 | 71.96 | 15 | 94500 | 1633 |  | Y | 46 | 37 |  |  | B67168 | 04 |  |  |  | 추창도 | 2 | [6 empty] | 99.55 | 12-1 | 0 | 217.88 | A |  | 1628 | 1 | 0.45 | 1565 | 1.45 | 56 | 18 | 475 | 7:55 | 15 | 15 | 0 | 5 |  | 72.9 | 0 | 0 | AR | 2021-10-27 19:09 | 2021-10-27 19:07 | -2 | 2021-10-27 18:39 | 28 |  |  |  |  | N | [8 empty] | 4.2 | 0 | 17.7 | [23 empty] | 0.77 | 0.77 | A | [9 empty] | 0 | 0 | 0 | 30 | 0 | 32 | 0 | 497 | 0 | 0 | 0 | 0 | 111 | 22
2021-10-27 | A67761 | 1 | 고탄소 | STB2 |  | Al 탈산 | B | 19 | 29 | 54500 | 81.85 | C | C | C |  | 1 | 1 |  | 1520 | 1597 | 3300 |  |  | 3300 | 32.5 | 12 | 101532 | 1559 |  | Y | 41 | 31 | [7 empty] | 이호남 | 2 |  | Y |  |  |  |  | 97.2 | 12-5 | 183.26 | 0 | A |  | 1553 | 3 | 0.18 | 1520 | 0.8 | 64 | 26 | 253 | 4:13 | 25 | 25 | 34 | 0 |  | 0 |  | 450 | AR | 2021-10-27 19:27 | 2021-10-27 19:55 | 27 | 2021-10-27 19:27 | 28 |  |  |  |  | Y |  |  |  | Y | [5 empty] | 129.88 | 63.94 | [20 empty] | 0.847 |  |  | 52.31 | 0 | A | [9 empty] | 0 | 37 | 216 | 0 | 0 | 128 | 0 | 496 | 0 | 399 | 0 | 0 | 0 | 38
2021-10-27 | B67172 | 2 | 저탄소 | KST523 |  | Si 탈산 | B | 11 | 60 | 52750 | 123.08 | C | C |  | C | 1 |  | 1 | 1555 | 1583 | 6700 |  |  | 6700 | 68.55 | 12 | 97740 | 1629 |  | Y | 44 | 38 | [7 empty] | 추창도 | 2 |  |  |  |  | Y |  | 101.25 | 12-3 | 0 | 208.71 | A |  | 1632 | 1 | 0.43 | 1561 | 1.78 | 52 | 14 | 423 | 7:03 | 15 | 15 | 0 | 6 |  | 45.78 | 0 | 0 | AR | 2021-10-27 20:18 | 2021-10-27 20:15 | -3 | 2021-10-27 19:36 | 39 |  |  |  |  | N | [8 empty] | 4.3 | 0 | 12.58 | [23 empty] | 0.35 | 0.35 | A | [9 empty] | 0 | 0 | 0 | 61 | 0 | 30 | 0 | 642 | 0 | 0 | 0 | 0 | 104 | 33
2021-10-27 | A67762 | 1 | 고탄소 | STB2 |  | Al 탈산 | B | 38 | 51 | 54200 | 80.57 | C | C | C |  | 1 | 1 |  | 1520 | 1577 | 4700 |  |  | 4700 | 46.29 | 12 | 101532 | 1559 |  | Y | 41 | 27 | [7 empty] | 이호남 | 2 |  |  | Y |  |  |  | 104.35 | 12-8 | 243.32 | 0 | A |  | 1552 | 3 | 0.14 | 1518 | 0.89 | 62 | 27 | 277 | 4:37 | 25 | 25 | 35 | 0 |  | 0 |  | 400 | AR | 2021-10-27 20:23 | 2021-10-27 20:53 | 31 | 2021-10-27 20:22 | 31 |  |  |  |  | Y |  |  |  | Y | [5 empty] | 120.92 | 46.03 | [20 empty] | 1.231 |  |  | 62.64 | 0 | A | [9 empty] | 0 | 23 | 201 | 14 | 0 | 125 | 0 | 651 | 0 | 516 | 0 | 0 | 86 | 0
2021-10-27 | B67173 | 2 | 저탄소 | KST523 |  | Si 탈산 | B | 36 | 77 | 52100 | 103.6 | C | C |  | C | 1 |  | 1 | 1555 | 1526 | 8400 |  |  | 8400 | 93.96 | 11 | 89396 | 1629 |  | Y | 50 | 44 | [7 empty] | 추창도 | 2 |  |  |  |  | Y |  | 100.5 | 11-10 | 0 | 178.44 | A |  | 1629 | 1 | 0.43 | 1564 | 1.51 | 55 | 17 | 384 | 6:24 | 15 | 15 | 0 | 7 |  | 37.11 | 0 | 0 | AR | 2021-10-27 21:03 | 2021-10-27 21:22 | 20 | 2021-10-27 20:47 | 35 |  |  |  |  | N | [8 empty] | 4.3 | 0 | 11.11 | [23 empty] | 0.37 | 0.37 | A | [9 empty] | 0 | 0 | 0 | 13 | 0 | 32 | 0 | 496 | 0 | 0 | 0 | 0 | 96 | 47
2021-10-27 | A67763 | 1 | 고탄소 | STB2 |  | Al 탈산 | B | 21 | 29 | 53200 | 81.18 | C | C | C |  | 1 | 1 |  | 1520 | 1531 | 5000 |  |  | 5000 | 49.25 | 12 | 101532 | 1566 |  | Y | 41 | 29 | [7 empty] | 이호남 | 2 |  |  | Y |  |  |  | 99.55 | 12-8 | 234.01 | 0 | A |  | 1558 | 3 | 0.15 | 1518 | 1 | 62 | 24 | 265 | 4:25 | 25 | 25 | 36 | 0 |  | 0 |  | 400 | AR | 2021-10-27 21:25 | 2021-10-27 21:58 | 33 | 2021-10-27 21:24 | 33 |  |  |  |  | Y |  |  |  | Y | [5 empty] | 120.11 | 56.21 | [20 empty] | 1.185 |  |  | 80.86 | 0 | B | [9 empty] | 0 | 41 | 198 | 0 | 0 | 128 | 0 | 652 | 0 | 518 | 0 | 0 | 84 | 45
2021-10-27 | B67174 | 2 | 저탄소 | KST523 | TUNDISH교체전 | Si 탈산 | B | 29 | 66 | 50350 | 100.87 | C | C |  | C | 1 |  | 1 | 1555 | 1554 | 7600 |  |  | 7600 | 73.72 | 14 | 103093 | 1637 |  | Y | 46 | 40 | [7 empty] | 추창도 | 2 |  |  |  |  | Y |  | 98.65 | 11-10 | 0 | 244.16 | A |  | 1651 | 1 | 0.47 | 1576 | 1.94 | 67 | 24 | 359 | 5:59 | 15 | 16 | 0 | 8 |  | 159.43 | 0 | 0 | AR | 2021-10-27 22:07 | 2021-10-27 22:29 | 21 | 2021-10-27 21:48 | 41 | [14 empty] | 0 | 34.38 | [23 empty] | 0.57 | 0.57 | A | [9 empty] | 0 | 0 | 0 | 0 | 0 | 0 | 0 | 502 | 0 | 0 | 0 | 0 | 148 | 24 |  |  | 4
2021-10-27 | A67764 | 1 | 고탄소 | STB2 | TUNDISH교체전 | Al 탈산 | B | 31 | 29 | 53500 | 82.43 | C | C | D |  | 1 | 1 |  | 1520 | 1540 | 5300 |  |  | 5300 | 66.87 | 10 | 79253 | 1567 |  | Y | 42 | 31 | [7 empty] | 이호남 | 2 |  |  | Y |  |  |  | 100.1 | 12-9 | 133.95 | 0 | A |  | 1567 | 3 | 0.16 | 1526 | 1.03 | 70 | 30 | 272 | 4:32 | 25 | 25 | 37 | 0 |  | 0 |  | 500 | AR | 2021-10-27 22:25 | 2021-10-27 23:00 | 35 | 2021-10-27 22:25 | 35 |  |  |  |  | Y |  |  |  | Y | [5 empty] | 150.79 | 58.69 | [20 empty] | 1.163 |  |  | 86.7 | 0 | A | [9 empty] | 0 | 19 | 252 | 0 | 0 | 128 | 0 | 774 | 0 | 614 | 0 | 0 | 138 | 30
2021-10-27 | B67175 | 2 | 중탄소 | SCM440 | TUNDISH교체 | Al 탈산 | B | 5 | 66 | 50300 | 105.02 | C | D |  | D | 1 |  | 1 | 1540 | 1529 | 9200 |  |  | 9200 | 95.31 | 12 | 96532 | 1645 |  | Y | 58 | 45 |  |  | A67762 | 07 |  |  |  | 추창도 | 2 |  |  | Y |  | Y |  | 104.3 | 12-5 | 0.35 | 233.64 | A |  | 1659 | 1 | 0.53 | 1587 | 1.8 | 91 | 38 | 354 | 5:54 | 15 | 16 | 0 | 9 |  | 239.76 | 0 | 0 | N2 | 2021-10-27 23:13 | 2021-10-27 23:58 | 45 | 2021-10-27 23:01 | 57 |  |  |  |  | N | [8 empty] | 4.5 | 0 | 47.29 | [19 empty] | 1.96 |  |  |  | 0.5 | 0.5 | A | [9 empty] | 1013 | 128 | 0 | 26 | 0 | 329 | 0 | 709 | 0 | 206 | 0 | 0 | 48 | 0 |  |  | 6 |  | 1
2021-10-27 | A67765 | 1 | 중탄소 | BP-AE10B35M | TUNDISH교체 | Si 탈산 | B | 19 | 30 | 53000 | 75.57 | D | D | D |  | 1 | 1 |  | 1530 | 1619 | 4500 |  |  | 4500 | 53.19 | 10 | 84610 | 1642 |  | Y | 39 | 25 | [7 empty] | 차승주 | 2 |  |  |  |  | Y |  | 94.8 | 12-3 | 152.49 | 0 | A |  | 1635 | 3 | 0.14 | 1591 | 1.29 | 94 | 35 | 267 | 4:27 | 13 | 20 | 38 | 0 |  | 0 |  | 400 | AR | 2021-10-27 23:31 | 2021-10-28 00:24 | 53 | 2021-10-27 23:28 | 56 |  |  |  |  | Y |  |  |  | Y | [5 empty] | 105.42 | 44.84 | [19 empty] | 1.76 |  |  |  | 0 | 0 | A | [9 empty] | 0 | 0 | 0 | 29 | 0 | 140 | 0 | 698 | 0 | 393 | 0 | 0 | 98 | 9 |  |  |  |  | 1
2021-10-27 | B67176 | 2 | 중탄소 | SCM440 |  | Al 탈산 | B | 11 | 61 | 51200 | 94.37 | D | D |  | D | 1 |  | 1 | 1540 | 1558 | 6500 |  |  | 6500 | 67.07 | 12 | 96916 | 1621 |  | Y | 39 | 34 | [7 empty] | 김익규 | 2 | [6 empty] | 106 | 12-8 | 48.93 | 54.07 | A |  | 1618 | 1 | 0.47 | 1555 | 1.28 | 59 | 20 | 266 | 4:26 | 15 | 16 | 0 | 10 |  | 230.66 | 0 | 0 | N2 | 2021-10-28 00:12 | 2021-10-28 01:01 | 49 | 2021-10-27 23:52 | 69 |  |  |  |  | N | [8 empty] | 4.5 | 0 | 43.91 | [20 empty] | 1.03 |  |  | 0.19 | 0.19 | A | [9 empty] | 1302 | 0 | 238 | 0 | 0 | 279 | 0 | 703 | 0 | 207 | 0 | 0 | 149 | 47
2021-10-27 | A67766 | 1 | 중탄소 | BP-AE10B35M |  | Si 탈산 | B | 38 | 52 | 53600 | 69.82 | D | D | D |  | 1 | 1 |  | 1530 | 1537 | 5100 |  |  | 5100 | 60.28 | 10 | 84610 | 1612 |  | Y | 40 | 29 | [7 empty] | 김덕진 | 2 |  |  |  |  | Y |  | 94.85 | 11-8 | 178.24 | 0 | A |  | 1612 | 3 | 0.16 | 1576 | 1.2 | 79 | 31 | 256 | 4:16 | 13 | 13 | 39 | 0 |  | 0 |  | 400 | AR | 2021-10-28 00:30 | 2021-10-28 01:18 | 48 | 2021-10-28 00:30 | 48 |  |  |  |  | Y |  |  |  | Y | [5 empty] | 77.57 | 61.07 | [23 empty] | 1.4 | 0 | A | [9 empty] | 0 | 0 | 0 | 29 | 0 | 162 | 0 | 499 | 0 | 296 | 0 | 0 | 0 | 4
2021-10-27 | B67177 | 2 | 중탄소 | SCM440 |  | Al 탈산 | B | 36 | 78 | 50650 | 91.52 | D | D |  | D | 1 |  | 1 | 1540 | 1530 | 7100 |  |  | 7100 | 69.51 | 12 | 102144 | 1602 |  | Y | 42 | 35 |  |  | A67763 | 05 |  |  |  | 김규완 | 2 |  | Y |  |  |  |  | 107.45 | 12-6 | 16.38 | 91.92 | A |  | 1610 | 1 | 0.48 | 1556 | 1.28 | 60 | 19 | 343 | 5:43 | 15 | 16 | 0 | 11 |  | 104.85 | 0 | 0 | N2 | 2021-10-28 01:25 | 2021-10-28 02:02 | 37 | 2021-10-28 01:16 | 46 |  |  |  |  | N | [8 empty] | 4 | 0 | 23.35 | [20 empty] | 0.58 |  |  | 0.16 | 0.16 | A | [9 empty] | 1105 | 0 | 0 | 11 | 0 | 236 | 0 | 702 | 0 | 200 | 0 | 0 | 79 | 8
2021-10-27 | A67767 | 1 | 중탄소 | BP-AE10B35M |  | Si 탈산 | B | 21 | 30 | 53500 | 79.1 | D | D | D |  | 1 | 1 |  | 1530 | 1571 | 4200 |  |  | 4200 | 41.37 | 12 | 101532 | 1609 |  | Y | 41 | 24 | [7 empty] | 김덕진 | 2 |  |  |  |  | Y |  | 99.7 | 12-8 | 147.49 | 0 | A |  | 1609 | 3 | 0.16 | 1563 | 1.24 | 66 | 25 | 250 | 4:10 | 13 | 14 | 40 | 0 |  | 0 |  | 400 | AR | 2021-10-28 01:40 | 2021-10-28 02:14 | 35 | 2021-10-28 01:37 | 37 |  |  |  |  | Y |  |  |  | Y | [5 empty] | 73.88 | 108.87 | [23 empty] | 0.01 | 0 | A | [9 empty] | 0 | 0 | 0 | 82 | 0 | 144 | 0 | 498 | 0 | 295 | 0 | 0 | 0 | 22
2021-10-27 | B67178 | 2 | 중탄소 | SCM440 |  | Al 탈산 | B | 29 | 67 | 50350 | 87.43 | D | D |  | D | 1 |  | 1 | 1540 | 1569 | 6100 |  |  | 6100 | 59.72 | 12 | 102144 | 1601 |  | Y | 42 | 32 |  |  | A67764 | 05 |  |  |  | 김익규 | 2 |  | Y |  |  |  |  | 95.75 | 11-7 | 20.52 | 71.64 | A |  | 1600 | 1 | 0.42 | 1550 | 1.23 | 54 | 14 | 283 | 4:43 | 15 | 16 | 0 | 12 |  | 43.03 | 0 | 0 | N2 | 2021-10-28 02:33 | 2021-10-28 03:09 | 36 | 2021-10-28 02:22 | 47 |  |  |  |  | N | [8 empty] | 4 | 0 | 11.47 | [20 empty] | 0.7 |  |  | 0.11 | 0.11 | A | [9 empty] | 1186 | 0 | 0 | 0 | 0 | 222 | 0 | 604 | 0 | 206 | 0 | 0 | 255 | 53
2021-10-27 | A67768 | 1 | 중탄소 | BP-AE10B35M |  | Si 탈산 | B | 31 | 30 | 53800 | 68.55 | D | D | D |  | 1 | 1 |  | 1530 | 1560 | 4400 |  |  | 4400 | 52 | 10 | 84610 | 1591 |  | Y | 44 | 26 | [7 empty] | 김덕진 | 2 |  |  | Y |  |  |  | 104.05 | 13-3 | 211.43 | 0 | A |  | 1591 | 3 | 0.16 | 1572 | 0.83 | 75 | 28 | 279 | 4:39 | 13 | 13 | 41 | 0 |  | 0 |  | 400 | AR | 2021-10-28 02:35 | 2021-10-28 03:14 | 38 | 2021-10-28 02:33 | 40 |  |  |  |  | Y |  |  |  | Y | [5 empty] | 73.32 | 28.45 | [23 empty] | 0.06 | 0 | A | [9 empty] | 0 | 0 | 0 | 9 | 0 | 155 | 0 | 596 | 0 | 299 | 0 | 0 | 0 | 15
2021-10-27 | B67179 | 2 | 중탄소 | SCM440 |  | Al 탈산 | B | 5 | 67 | 49900 | 91.12 | D | D |  | D | 1 |  | 1 | 1540 | 1549 | 7000 |  |  | 7000 | 70.04 | 12 | 99936 | 1605 |  | N | 45 | 39 | [7 empty] | 김익규 | 2 |  |  |  |  | Y |  | 101.1 | 12-2 | 62.39 | 43.85 | A |  | 1618 | 1 | 0.52 | 1560 | 1.49 | 64 | 21 | 302 | 5:02 | 15 | 19 | 0 | 13 |  | 180.07 | 0 | 0 | N2 | 2021-10-28 03:45 | 2021-10-28 04:17 | 32 | 2021-10-28 03:36 | 41 |  |  |  |  | N | [8 empty] | 4 | 0 | 40.68 | [20 empty] | 0.83 |  |  | 0.26 | 0.26 | A | [9 empty] | 1390 | 0 | 0 | 26 | 0 | 271 | 0 | 503 | 0 | 206 | 0 | 0 | 100 | 51
2021-10-27 | A67769 | 1 | 중탄소 | BP-AE10B35M |  | Si 탈산 | B | 19 | 31 | 53000 | 63.92 | D | D | D |  | 1 | 1 |  | 1530 | 1550 | 4700 |  |  | 4700 | 46.29 | 12 | 101532 | 1598 |  | Y | 39 | 27 | [7 empty] | 차승주 | 2 |  | Y |  |  |  |  | 0 | 10-1 | 159.01 | 0 | A |  | 1598 | 3 | 0.16 | 1562 | 1.57 | 65 | 26 | 268 | 4:28 | 13 | 14 | 42 | 0 |  | 0 |  | 400 | AR | 2021-10-28 03:35 | 2021-10-28 04:15 | 40 | 2021-10-28 03:33 | 42 |  |  |  |  | Y |  |  |  | Y | [5 empty] | 74.56 | 26.36 | [23 empty] | 0.01 | 0 | A | [9 empty] | 0 | 0 | 0 | 8 | 0 | 149 | 0 | 742 | 0 | 496 | 0 | 0 | 74 | 32
2021-10-27 | B67180 | 2 | 중탄소 | SCM440 |  | Al 탈산 | B | 11 | 62 | 50750 | 88.25 | D | D |  | D | 1 |  | 1 | 1540 | 1533 | 6900 |  |  | 6900 | 72.14 | 12 | 95648 | 1605 |  | Y | 39 | 34 | [7 empty] | 김익규 | 2 | [6 empty] | 97.05 | 11-9 | 109.5 | 89.74 | A |  | 1618 | 1 | 0.55 | 1549 | 1.55 | 53 | 18 | 256 | 4:16 | 15 | 20 | 0 | 14 |  | 495.8 | 0 | 0 | N2 | 2021-10-28 04:56 | 2021-10-28 05:24 | 28 | 2021-10-28 04:45 | 38 |  |  |  |  | N | [8 empty] | 5 | 0 | 113.83 | [20 empty] | 0.56 |  |  | 0.18 | 0.18 | A | [9 empty] | 1347 | 0 | 0 | 11 | 0 | 230 | 0 | 650 | 0 | 206 | 0 | 0 | 105 | 34
2021-10-27 | A67770 | 1 | 중탄소 | BP-AE10B35M |  | Si 탈산 | B | 38 | 53 | 53000 | 69.25 | D | D | D |  | 1 | 1 |  | 1530 | 1525 | 5500 |  |  | 5500 | 54.17 | 12 | 101532 | 1604 |  | Y | 39 | 32 | [7 empty] | 김덕진 | 2 |  | Y |  |  |  |  | 103.8 | 12-7 | 164.89 | 0 | A |  | 1604 | 3 | 0.16 | 1565 | 1.3 | 68 | 26 | 256 | 4:16 | 13 | 14 | 43 | 0 |  | 0 |  | 400 | AR | 2021-10-28 04:39 | 2021-10-28 05:16 | 37 | 2021-10-28 04:39 | 37 |  |  |  |  | Y |  |  |  | Y | [5 empty] | 75.89 | 63.66 | [23 empty] | 1.47 | 0 | A | [9 empty] | 0 | 0 | 0 | 9 | 0 | 140 | 0 | 745 | 0 | 494 | 0 | 0 | 75 | 37
2021-10-27 | B67181 | 2 | 중탄소 | SRD1 |  | Al 탈산 | B | 36 | 79 | 49900 | 89.55 | D | D |  | D | 1 |  | 1 | 1540 | 1551 | 7000 |  |  | 7000 | 45.73 | 21 | 153066 | 1629 |  | Y | 42 | 36 | [7 empty] | 김익규 | 2 | [8 empty] | 188.56 | 0 | A |  | 1619 | 1 | 0.42 | 1565 | 1.29 | 72 | 30 | 243 | 4:03 | 15 | 19 | 0 | 15 | 180 | 128.44 | 0 | 0 | N2 | 2021-10-28 05:58 | 2021-10-28 06:26 | 28 | 2021-10-28 05:52 | 34 |  |  |  |  | N | [8 empty] | 4.5 | 0 | 31.69 | [23 empty] | 0 | 0 | A | [9 empty] | 1323 | 0 | 0 | 32 | 0 | 337 | 0 | 708 | 0 | 0 | 0 | 0 | 196 | 49
2021-10-27 | A67771 | 1 | 중탄소 | BP-AE10B35M |  | Si 탈산 | B | 21 | 31 | 53100 | 64.17 | D | D | D |  | 1 | 1 |  | 1530 | 1543 | 4800 |  |  | 4800 | 47.28 | 12 | 101532 | 1596 |  | Y | 40 | 28 | [7 empty] | 김덕진 | 2 |  |  | Y |  |  |  | 107.3 | 13-6 | 179.02 | 0 | A |  | 1596 | 3 | 0.17 | 1570 | 1.13 | 73 | 27 | 247 | 4:07 | 13 | 13 | 44 | 0 |  | 0 |  | 400 | AR | 2021-10-28 05:35 | 2021-10-28 06:19 | 43 | 2021-10-28 05:34 | 45 |  |  |  |  | Y |  |  |  | Y | [5 empty] | 70.76 | 30.95 | [23 empty] | 0 | 0 | A | [9 empty] | 0 | 0 | 0 | 8 | 0 | 138 | 0 | 495 | 0 | 299 | 0 | 0 | 74 | 45
2021-10-27 | A67772 | 1 | 중탄소 | BP-AE10B35M | TUNDISH교체전 | Si 탈산 | B | 31 | 31 | 53300 | 57.75 | D | B | B |  | 1 | 1 |  | 1530 | 1545 | 4400 |  |  | 4400 | 54.03 | 10 | 81436 | 1605 |  | Y | 30 | 24 | [7 empty] | 김덕진 | 2 |  | Y |  |  |  |  | 99.9 | 12-8 | 153.28 | 0 | A |  | 1605 | 3 | 0.16 | 1569 | 1.38 | 72 | 27 | 273 | 4:33 | 13 | 13 | 45 | 0 |  | 0 |  | 400 | AR | 2021-10-28 06:38 | 2021-10-28 07:22 | 44 | 2021-10-28 06:36 | 46 |  |  |  |  | Y |  |  |  | Y | [5 empty] | 73.97 | 45.55 | [23 empty] | 0.01 | 0 | A | [9 empty] | 0 | 0 | 0 | 19 | 0 | 161 | 0 | 498 | 0 | 299 | 0 | 0 | 0 | 29 |  |  | 3
2021-10-27 | B67182 | 2 | 중탄소 | AE4140Q |  | Al 탈산 | B | 29 | 68 | 50400 | 90.17 | D | B |  | B | 1 |  | 1 | 1540 | 1598 | 5000 |  |  | 5000 | 145.04 | 5 | 34474 | 1623 |  | Y | 41 | 31 | [7 empty] | 김익규 | 2 |  |  |  |  | Y |  | 104.1 | 12-5 | 179.18 | 0 | A |  | 1612 | 1 | 0.38 | 1555 | 1.44 | 61 | 26 | 257 | 4:17 | 18 | 19 | 0 | 16 |  | 36.4 | 0 | 0 | AR | 2021-10-28 07:12 | 2021-10-28 07:32 | 20 | 2021-10-28 06:57 | 36 |  |  |  |  | Y | [8 empty] | 4.4 | 13.43 | 0 | [20 empty] | 0.74 |  |  | 0.18 | 0.18 | A | [9 empty] | 1304 | 0 | 0 | 20 | 0 | 284 | 0 | 803 | 0 | 0 | 0 | 0 | 157 | 0 |  |  | 16
2021-10-28 | A67773 | 1 | 저탄소 | SCR423PRH | TUNDISH교체 | Al 탈산 | B | 19 | 32 | 53500 | 75.03 | B | B | B |  | 1 | 1 |  | 1530 | 1553 | 6300 |  |  | 6300 | 74.46 | 10 | 84610 | 1637 |  | Y | 40 | 34 | [7 empty] | 김형철 | 2 |  | Y |  |  |  |  | 97.5 | 12-5 | 0 | 230.54 | A |  | 1643 | 3 | 0.15 | 1593 | 1.47 | 90 | 33 | 292 | 4:52 | 16 | 20 | 46 | 0 |  | 0 |  | 700 | N2 | 2021-10-28 07:58 | 2021-10-28 08:42 | 45 | 2021-10-28 07:56 | 47 |  |  |  |  | Y |  |  |  | Y | [5 empty] | 0 | 180.73 | [19 empty] | 1.82 |  |  |  | 1.83 | 0 | A | [9 empty] | 1244 | 204 | 0 | 18 | 0 | 0 | 0 | 497 | 0 | 398 | 0 | 0 | 0 | 7 |  |  |  |  | 1
2021-10-28 | B67183 | 2 | 중탄소 | AE4140Q |  | Al 탈산 | B | 5 | 68 | 49900 | 88.57 | B | B |  | B | 1 |  | 1 | 1540 | 1568 | 6000 |  |  | 6000 | 61.86 | 13 | 97000 | 1632 |  | Y | 42 | 33 | [7 empty] | 최남길 | 2 |  |  |  |  | Y |  |  |  | 183.04 | 0 | A |  | 1616 | 1 | 0.33 | 1556 | 1.47 | 62 | 29 | 309 | 5:09 | 18 | 20 | 0 | 17 |  | 33.78 | 0 | 0 | AR | 2021-10-28 08:17 | 2021-10-28 08:36 | 19 | 2021-10-28 08:07 | 29 |  |  |  |  | Y | [8 empty] | 5 | 14.71 | 0 | [20 empty] | 0.88 |  |  | 0.16 | 0.16 | A | [9 empty] | 1333 | 0 | 0 | 17 | 0 | 261 | 0 | 598 | 0 | 0 | 0 | 0 | 144 | 21 |  |  | 17
2021-10-28 | A67774 | 1 | 저탄소 | SCR423PRH |  | Al 탈산 | B | 38 | 54 | 53000 | 73.25 | B | B | B |  | 1 | 1 |  | 1530 | 1545 | 5400 |  |  | 5400 | 53.19 | 12 | 101532 | 1611 |  | Y | 36 | 29 | [7 empty] | 김형철 | 2 |  | Y |  |  |  |  | 106.5 | 12-10 | 0 | 203.05 | A |  | 1604 | 3 | 0.17 | 1565 | 1.11 | 62 | 21 | 316 | 5:16 | 16 | 16 | 47 | 0 |  | 0 |  | 400 | N2 | 2021-10-28 09:08 | 2021-10-28 09:38 | 31 | 2021-10-28 09:05 | 33 |  |  |  |  | Y |  |  |  | Y | [5 empty] | 0 | 181.77 | [23 empty] | 3.41 | 0 | A | [9 empty] | 1350 | 212 | 0 | 42 | 0 | 43 | 0 | 499 | 0 | 395 | 0 | 0 | 0 | 24
2021-10-28 | B67184 | 2 | 중탄소 | AE4140Q |  | Al 탈산 | B | 11 | 63 | 0 | 90.35 | B | B |  | B | 1 |  | 1 | 1540 | 1560 | 6600 |  |  | 6600 | 69.89 | 12 | 94440 | 1633 |  | Y | 43 | 34 | [7 empty] | 최남길 | 2 |  |  |  |  | Y |  | 97.25 | 11-9 | 231.56 | 0 | A |  | 1622 | 1 | 0.36 | 1552 | 1.68 | 58 | 25 | 315 | 5:15 | 18 | 21 | 0 | 18 |  | 48.95 | 0 | 0 | AR | 2021-10-28 09:28 | 2021-10-28 09:40 | 12 | 2021-10-28 09:20 | 20 |  |  |  |  | Y | [8 empty] | 5 | 21.1 | 0 | [20 empty] | 0.61 |  |  | 0.13 | 0.13 | A | [9 empty] | 1289 | 0 | 135 | 0 | 0 | 295 | 0 | 801 | 0 | 0 | 0 | 0 | 129 | 24 |  |  | 17
2021-10-28 | A67775 | 1 | 저탄소 | SCR423PRH |  | Al 탈산 | B | 21 | 32 | 53000 | 74 | B | B | B |  | 1 | 1 |  | 1530 | 1543 | 5800 |  |  | 5800 | 57.12 | 12 | 101532 | 1595 |  | Y | 43 | 39 | [7 empty] | 김형철 | 2 |  | Y |  |  |  |  | 105.85 | 13-4 | 0 | 137.73 | A |  | 1595 | 3 | 0.16 | 1571 | 0.83 | 68 | 25 | 255 | 4:15 | 16 | 16 | 48 | 0 |  | 0 |  | 700 | N2 | 2021-10-28 10:08 | 2021-10-28 10:37 | 30 | 2021-10-28 10:06 | 32 |  |  |  |  | Y |  |  |  | Y | [5 empty] | 0 | 157.05 | [23 empty] | 4.72 | 0 | A | [9 empty] | 842 | 540 | 0 | 0 | 0 | 45 | 0 | 499 | 0 | 396 | 0 | 0 | 0 | 9
2021-10-28 | B67185 | 2 | 중탄소 | AE4140Q |  | Al 탈산 | B | 36 | 80 | 50050 | 96.47 | B | B |  | B | 1 |  | 1 | 1540 | 1548 | 6700 |  |  | 6700 | 67.68 | 13 | 98997 | 1633 |  | Y | 45 | 37 |  |  | B67182 | 03 |  |  |  | 최남길 | 2 |  |  | Y |  | Y |  | 100.65 | 11-9 | 210.7 | 0 | A |  | 1618 | 1 | 0.34 | 1561 | 1.23 | 67 | 32 | 316 | 5:16 | 18 | 19 | 0 | 19 |  | 35.57 | 0 | 0 | AR | 2021-10-28 10:34 | 2021-10-28 10:44 | 9 | 2021-10-28 10:22 | 21 |  |  |  |  | Y | [8 empty] | 4.3 | 14.51 | 0 | [20 empty] | 0.68 |  |  | 0.12 | 0.12 | A | [9 empty] | 1292 | 0 | 180 | 0 | 0 | 276 | 0 | 652 | 0 | 0 | 0 | 0 | 79 | 17 |  |  | 13
2021-10-28 | A67776 | 1 | 저탄소 | SCR423PRH |  | Al 탈산 | B | 31 | 32 | 53500 | 73.22 | B | B | B |  | 1 | 1 |  | 1530 | 1565 | 4800 |  |  | 4800 | 56.73 | 10 | 84610 | 1609 |  | Y | 41 | 28 | [7 empty] | 김형철 | 2 |  |  | Y |  |  |  | 105.3 | 13-3 | 0 | 200.63 | A |  | 1607 | 3 | 0.17 | 1571 | 1.13 | 68 | 28 | 259 | 4:19 | 16 | 16 | 49 | 0 |  | 0 |  | 700 | N2 | 2021-10-28 11:08 | 2021-10-28 11:39 | 31 | 2021-10-28 11:07 | 32 |  |  |  |  | Y |  |  |  | Y | [5 empty] | 0 | 173.2 | [23 empty] | 6.06 | 0 | A | [9 empty] | 1435 | 28 | 0 | 18 | 0 | 47 | 0 | 497 | 0 | 398 | 0 | 0 | 0 | 38
2021-10-28 | B67186 | 2 | 중탄소 | AE4140Q | TUNDISH교체전 | Al 탈산 | B | 29 | 69 | 50600 | 94.65 | B | B |  | B | 1 |  | 1 | 1540 | 1525 | 6900 |  |  | 6900 | 70.88 | 14 | 97354 | 1598 |  | Y | 49 | 33 | 연주 쫒겨 9텝사용 C% 높아서 강종변경 SCM420HT ===>AE4141Q | [6 empty] | 최남길 | 2 |  |  | Y |  | Y |  | 101.3 | 12-2 | 174.4 | 33.35 | A |  | 1596 | 1 | 0.32 | 1553 | 1.25 | 59 | 21 | 258 | 4:18 | 18 | 18 | 0 | 20 |  | 22.81 | 0 | 0 | AR | 2021-10-28 11:40 | 2021-10-28 11:49 | 9 | 2021-10-28 11:30 | 19 |  |  |  |  | Y | [8 empty] | 5.1 | 3.25 | 0 | [20 empty] | 1.13 |  |  | 0.05 | 0.05 | A | [9 empty] | 1269 | 8 | 170 | 8 | 0 | 267 | 0 | 900 | 0 | 0 | 0 | 0 | 0 | 12 |  |  | 13
2021-10-28 | A67777 | 1 | 저탄소 | SCR423PRH |  | Al 탈산 | B | 19 | 33 | 53600 | 77.8 | B | B | B |  | 1 | 1 |  | 1530 | 1571 | 5200 |  |  | 5200 | 51.22 | 12 | 101532 | 1608 |  | Y | 43 | 37 | [7 empty] | 김형철 | 2 |  |  | Y |  |  |  | 105.25 | 13-3 | 0 | 236.43 | A |  | 1608 | 3 | 0.17 | 1569 | 1.15 | 66 | 29 | 312 | 5:12 | 16 | 16 | 50 | 0 |  | 0 |  | 700 | N2 | 2021-10-28 12:10 | 2021-10-28 12:38 | 29 | 2021-10-28 12:08 | 30 |  |  |  |  | Y |  |  |  | Y | [5 empty] | 0 | 233.69 | [23 empty] | 7.42 | 0 | A | [9 empty] | 1268 | 10 | 0 | 29 | 0 | 47 | 0 | 498 | 0 | 397 | 0 | 0 | 0 | 29
2021-10-28 | B67187 | 2 | 저탄소 | SCM420HT | TUNDISH교체 | Al 탈산 | B | 5 | 69 | 50300 | 94.97 | B | B |  | B | 1 |  | 1 | 1555 | 1574 | 7700 |  |  | 7700 | 78.76 | 12 | 97764 | 1674 |  | Y | 45 | 38 |  |  | B67184 | 03 |  |  |  | 최남길 | 2 |  |  | Y |  | Y |  | 102.6 | 12-3 | 0 | 260.42 | A |  | 1664 | 1 | 0.41 | 1591 | 1.51 | 81 | 30 | 354 | 5:54 | 18 | 20 | 0 | 21 |  | 93.48 | 0 | 0 | N2 | 2021-10-28 12:55 | 2021-10-28 13:22 | 27 | 2021-10-28 12:45 | 37 |  |  |  |  | N | [8 empty] | 4.5 | 0 | 31.18 | [16 empty] | 0.7 |  |  | 2.19 |  |  |  | 0.13 | 0.13 | A | [9 empty] | 464 | 938 | 0 | 24 | 0 | 248 | 0 | 499 | 0 | 0 | 0 | 0 | 200 | 10 |  |  | 6 |  | 1
2021-10-28 | A67778 | 1 | 저탄소 | SCR423PRH |  | Al 탈산 | B | 38 | 55 | 53500 | 67.47 | B | B | B |  | 1 | 1 |  | 1530 | 1537 | 5800 |  |  | 5800 | 57.12 | 12 | 101532 | 1602 |  | Y | 38 | 32 | [7 empty] | 김형철 | 2 |  | Y |  |  |  |  | 103.8 | 12-7 | 0 | 154.5 | A |  | 1602 | 3 | 0.16 | 1565 | 1.32 | 62 | 26 | 271 | 4:31 | 16 | 16 | 51 | 0 |  | 0 |  | 700 | N2 | 2021-10-28 13:03 | 2021-10-28 13:37 | 34 | 2021-10-28 13:02 | 35 |  |  |  |  | Y |  |  |  | Y | [5 empty] | 0 | 150.84 | [23 empty] | 8.61 | 0 | A | [9 empty] | 1490 | 0 | 0 | 0 | 0 | 49 | 0 | 498 | 0 | 399 | 0 | 0 | 0 | 22
2021-10-28 | B67188 | 2 | 저탄소 | SCM420HT |  | Al 탈산 | B | 11 | 64 | 51950 | 92.63 | B | B |  | B | 1 |  | 1 | 1555 | 1552 | 7100 |  |  | 7100 | 73.93 | 12 | 96037 | 1620 | 713 | Y | 45 | 36 |  |  | B67185 | 03 |  |  |  | 최남길 | 2 |  |  | Y |  | Y |  |  |  | 0 | 202.87 | A |  | 1625 | 1 | 0.35 | 1625 | 0 | 115 | 17 | 325 | 5:25 | 18 | 18 | 0 | 22 |  | 28.03 | 0 | 0 | N2 | 2021-10-28 13:53 | 2021-10-28 14:23 | 30 | 2021-10-28 13:42 | 40 |  |  |  |  | N | [8 empty] | 4 | 0 | 15.29 | [23 empty] | 0 | 0 | A | [9 empty] | 1423 | 251 | 0 | 26 | 0 | 268 | 0 | 593 | 0 | 0 | 0 | 0 | 0 | 5
2021-10-28 | A67779 | 1 | 저탄소 | SCR423PRH |  | Al 탈산 | B | 21 | 33 | 53000 | 66.1 | B | B | C |  | 1 | 1 |  | 1530 | 1540 | 5800 |  |  | 5800 | 68.55 | 10 | 84610 | 1605 |  | Y | 36 | 31 | [7 empty] | 김형철 | 2 |  | Y |  |  |  |  | 101.05 | 12-9 | 0 | 118.64 | A |  | 1605 | 3 | 0.15 | 1575 | 1 | 72 | 27 | 257 | 4:17 | 16 | 17 | 52 | 0 |  | 0 |  | 600 | N2 | 2021-10-28 14:01 | 2021-10-28 14:37 | 37 | 2021-10-28 14:00 | 37 |  |  |  |  | Y |  |  |  | Y | [5 empty] | 0 | 149.77 | [23 empty] | 9.87 | 0 | B | [9 empty] | 1341 | 0 | 0 | 0 | 0 | 45 | 0 | 498 | 0 | 399 | 0 | 0 | 0 | 30
2021-10-28 | B67189 | 2 | 저탄소 | SCM420HT |  | Al 탈산 | B | 36 | 81 | 52700 | 106.02 | B | C |  | C | 1 |  | 1 | 1555 | 1534 | 8700 |  |  | 8700 | 87.77 | 13 | 99126 | 1656 |  | Y | 50 | 43 |  |  | B67186 | 03 |  |  |  | 최남길 | 2 |  |  | Y |  | Y |  | 106.2 | 12-4 | 0 | 341.89 | A |  | 1644 | 1 | 0.43 | 1582 | 1.35 | 72 | 25 | 435 | 7:15 | 18 | 19 | 0 | 23 |  | 71.67 | 0 | 0 | N2 | 2021-10-28 15:06 | 2021-10-28 15:27 | 21 | 2021-10-28 14:52 | 35 |  |  |  |  | N | [8 empty] | 4 | 0 | 22.25 | [23 empty] | 0.48 | 0.48 | A | [9 empty] | 1293 | 246 | 0 | 48 | 0 | 252 | 0 | 797 | 0 | 0 | 0 | 0 | 56 | 14
2021-10-28 | A67780 | 1 | 저탄소 | SCR423PRH |  | Al 탈산 | B | 31 | 33 | 53500 | 68.82 | B | C | C |  | 1 | 1 |  | 1530 | 1589 | 4600 |  |  | 4600 | 45.31 | 12 | 101532 | 1609 |  | Y | 38 | 26 | [7 empty] | 이호남 | 2 |  | Y |  |  |  |  | 109.55 | 13-8 | 0 | 224.58 | A |  | 1609 | 3 | 0.17 | 1569 | 1.38 | 66 | 26 | 337 | 5:37 | 16 | 18 | 53 | 0 |  | 0 |  | 400 | N2 | 2021-10-28 15:02 | 2021-10-28 15:35 | 33 | 2021-10-28 15:00 | 35 |  |  |  |  | Y |  |  |  | Y | [5 empty] | 0 | 137.6 | [23 empty] | 10.54 | 0.61 | A | [9 empty] | 993 | 129 | 231 | 70 | 0 | 49 | 0 | 499 | 0 | 430 | 0 | 0 | 0 | 70
2021-10-28 | B67190 | 2 | 저탄소 | SCM420HT |  | Al 탈산 | B | 29 | 70 | 51300 | 103.42 | C | C |  | C | 1 |  | 1 | 1555 | 1574 | 6600 |  |  | 6600 | 72.16 | 11 | 91462 | 1648 |  | Y | 38 | 33 | [7 empty] | 추창도 | 2 |  |  |  |  | Y |  | 105.6 | 12-6 | 0 | 254.69 | A |  | 1642 | 1 | 0.47 | 1562 | 1.61 | 52 | 15 | 471 | 7:51 | 18 | 19 | 0 | 24 |  | 84.3 | 0 | 0 | N2 | 2021-10-28 16:10 | 2021-10-28 16:33 | 24 | 2021-10-28 15:45 | 48 |  |  |  |  | N | [8 empty] | 4.3 | 0 | 23.98 | [23 empty] | 1.45 | 1.45 | A | [9 empty] | 1140 | 455 | 0 | 62 | 0 | 277 | 0 | 498 | 0 | 205 | 0 | 0 | 0 | 31
2021-10-28 | A67781 | 1 | 저탄소 | SCR423PRH |  | Al 탈산 | B | 19 | 34 | 53900 | 71.1 | C | C | C |  | 1 | 1 |  | 1530 | 1567 | 5300 |  |  | 5300 | 44.74 | 14 | 118454 | 1604 |  | Y | 41 | 32 | [7 empty] | 이호남 | 2 |  | Y |  |  |  |  | 104.05 | 13-2 | 0 | 186.52 | A |  | 1604 | 3 | 0.16 | 1567 | 1.28 | 64 | 25 | 258 | 4:18 | 16 | 18 | 54 | 0 |  | 0 |  | 400 | N2 | 2021-10-28 16:08 | 2021-10-28 16:40 | 32 | 2021-10-28 16:07 | 33 |  |  |  |  | Y |  |  |  | Y | [5 empty] | 0 | 136.33 | [23 empty] | 10.54 | 2 | A | [9 empty] | 1260 | 72 | 644 | 35 | 0 | 48 | 0 | 497 | 0 | 397 | 0 | 0 | 0 | 41
2021-10-28 | B67191 | 2 | 저탄소 | SCM420HT |  | Al 탈산 | B | 5 | 70 | 50150 | 117.17 | C | C |  | C | 1 |  | 1 | 1555 | 1619 | 7600 |  |  | 7600 | 79.31 | 12 | 95829 | 1649 |  | Y | 41 | 38 | [7 empty] | 추창도 | 2 | [8 empty] | 0 | 250.84 | A |  | 1642 | 1 | 0.47 | 1572 | 1.51 | 62 | 26 | 368 | 6:08 | 18 | 19 | 0 | 25 |  | 74.96 | 0 | 0 | N2 | 2021-10-28 17:37 | 2021-10-28 17:36 | -1 | 2021-10-28 17:00 | 36 |  |  |  |  | N | [8 empty] | 4.5 | 0 | 20.84 | [23 empty] | 0.78 | 0.78 | A | [9 empty] | 1410 | 233 | 0 | 68 | 0 | 264 | 0 | 501 | 0 | 361 | 0 | 0 | 0 | 14
2021-10-28 | A67782 | 1 | 저탄소 | SCR423PRH | TUNDISH교체전 | Al 탈산 | B | 38 | 56 | 53000 | 72.83 | C | C | C |  | 1 | 1 |  | 1530 | 1578 | 5100 |  |  | 5100 | 51.24 | 12 | 99536 | 1617 |  | Y | 40 | 30 | [7 empty] | 이호남 | 2 |  | Y |  |  |  |  | 103.25 | 12-6 | 0 | 200.79 | A |  | 1617 | 3 | 0.16 | 1568 | 1.48 | 65 | 27 | 269 | 4:29 | 16 | 18 | 55 | 0 |  | 0 |  | 400 | N2 | 2021-10-28 17:15 | 2021-10-28 17:40 | 25 | 2021-10-28 17:14 | 26 |  |  |  |  | Y |  |  |  | Y | [5 empty] | 0 | 158.81 | [23 empty] | 11.35 | 2.95 | A | [9 empty] | 1384 | 109 | 456 | 29 | 0 | 49 | 0 | 498 | 0 | 397 | 0 | 0 | 0 | 13
2021-10-28 | B67192 | 2 | 저탄소 | SCM420HT |  | Al 탈산 | B | 11 | 65 | 50700 | 95.72 | C | C |  | C | 1 |  | 1 | 1555 | 1520 | 8400 |  |  | 8400 | 87.43 | 13 | 96074 | 1637 |  | Y | 44 | 40 | [7 empty] | 추창도 | 2 | [6 empty] | 105.5 | 12-6 | 0 | 301.84 | A |  | 1628 | 1 | 0.39 | 1572 | 1.44 | 62 | 22 | 393 | 6:33 | 18 | 18 | 0 | 26 |  | 60.49 | 0 | 0 | N2 | 2021-10-28 18:30 | 2021-10-28 18:43 | 13 | 2021-10-28 18:16 | 27 |  |  |  |  | N | [8 empty] | 4.5 | 0 | 16.91 | [23 empty] | 0 | 0 | A | [9 empty] | 1102 | 483 | 0 | 52 | 0 | 235 | 0 | 499 | 0 | 205 | 0 | 0 | 46 | 11
2021-10-28 | A67783 | 1 | 중탄소 | SP-AE1541M | TUNDISH교체 | Al 탈산 | B | 21 | 34 | 53200 | 74.13 | C | C | C |  | 1 | 1 |  | 1530 | 1604 | 4500 |  |  | 4500 | 53.19 | 10 | 84610 | 1632 |  | Y | 40 | 25 | [7 empty] | 이호남 | 2 | [6 empty] | 93.2 | 11-10 | 0 | 183.02 | A |  | 1629 | 3 | 0.16 | 1585 | 1.29 | 92 | 33 | 297 | 4:57 | 18 | 21 | 56 | 0 |  | 0 |  | 800 | N2 | 2021-10-28 18:17 | 2021-10-28 19:05 | 49 | 2021-10-28 18:17 | 49 |  |  |  |  | Y |  |  |  | Y | [5 empty] | 0 | 243.49 | [19 empty] | 2.04 |  |  |  | 13.24 | 2.95 | A | [9 empty] | 0 | 0 | 1607 | 63 | 0 | 234 | 0 | 498 | 0 | 397 | 0 | 0 | 0 | 9 |  |  |  |  | 1
2021-10-28 | A67784 | 1 | 중탄소 | SP-AE1541M |  | Al 탈산 | B | 31 | 34 | 0 | 72.37 | C | C | C |  | 1 | 1 |  | 1530 | 1583 | 4600 |  |  | 4600 | 45.31 | 12 | 101532 | 1609 |  | Y | 40 | 26 | [7 empty] | 이호남 | 2 |  |  |  |  | Y |  | 156.1 |  | 0 | 201.36 | A |  | 1606 | 3 | 0.17 | 1571 | 1.09 | 78 | 31 | 262 | 4:22 | 18 | 19 | 57 | 0 |  | 0 |  | 800 | N2 | 2021-10-28 19:15 | 2021-10-28 20:01 | 46 | 2021-10-28 19:14 | 47 |  |  |  |  | Y |  |  |  | Y | [5 empty] | 0 | 231.15 | [23 empty] | 30.97 | 2.95 | A | [9 empty] | 0 | 0 | 2222 | 47 | 0 | 194 | 0 | 496 | 0 | 572 | 0 | 0 | 0 | 0
2021-10-28 | B67193 | 2 | 저탄소 | SCM420HT |  | Al 탈산 | B | 36 | 82 | 50350 | 105.08 | C | C |  | C | 1 |  | 1 | 1555 | 1532 | 7400 |  |  | 7400 | 75.71 | 13 | 97743 | 1639 |  | Y | 43 | 38 |  |  | B67190 | 06 |  |  |  | 추창도 | 2 | [6 empty] | 104.15 | 12-2 | 0 | 198.52 | A |  | 1631 | 1 | 0.39 | 1576 | 1.53 | 66 | 27 | 289 | 4:49 | 18 | 18 | 0 | 27 | 70 | 51.65 | 0 | 0 | N2 | 2021-10-28 19:55 | 2021-10-28 19:51 | -4 | 2021-10-28 19:29 | 22 |  |  |  |  | N | [8 empty] | 4.2 | 0 | 14.16 | [23 empty] | 0 | 0 | A | [9 empty] | 1276 | 276 | 0 | 41 | 0 | 273 | 0 | 498 | 0 | 206 | 0 | 0 | 26 | 13
2021-10-28 | A67785 | 1 | 중탄소 | SP-AE1541M |  | Al 탈산 | B | 19 | 35 | 54000 | 75 | C | C | C |  | 1 | 1 |  | 1530 | 1594 | 3800 |  |  | 3800 | 44.91 | 10 | 84610 | 1580 |  | Y | 41 | 22 | [7 empty] | 이호남 | 2 | [8 empty] | 0 | 247.77 | A |  | 1595 | 3 | 0.15 | 1559 | 1.06 | 66 | 24 | 343 | 5:43 | 18 | 18 | 58 | 0 |  | 0 |  | 400 | N2 | 2021-10-28 20:18 | 2021-10-28 21:02 | 45 | 2021-10-28 20:17 | 45 |  |  |  |  | Y |  |  |  | Y | [5 empty] | 0 | 163.64 | [23 empty] | 45.96 | 2.95 | A | [9 empty] | 0 | 0 | 1738 | 58 | 0 | 245 | 0 | 496 | 0 | 396 | 0 | 0 | 0 | 10
2021-10-28 | B67194 | 2 | 저탄소 | SCM420HT |  | Al 탈산 | B | 29 | 71 | 51450 | 88.2 | C | C |  | C | 1 |  | 1 | 1555 | 1542 | 6900 |  |  | 6900 | 73.68 | 12 | 93642 | 1650 |  | Y | 41 | 38 | [7 empty] | 추창도 | 2 | [6 empty] | 97.95 | 11-8 | 0 | 275.19 | A |  | 1636 | 1 | 0.4 | 1582 | 1.38 | 72 | 29 | 273 | 4:33 | 18 | 18 | 0 | 28 | 60 | 44.65 | 0 | 0 | N2 | 2021-10-28 20:42 | 2021-10-28 20:59 | 17 | 2021-10-28 20:34 | 25 |  |  |  |  | N | [8 empty] | 5 | 0 | 12.58 | [23 empty] | 0.05 | 0.05 | A | [9 empty] | 1348 | 114 | 0 | 0 | 0 | 332 | 0 | 1193 | 0 | 363 | 0 | 0 | 93 | 23
2021-10-28 | A67786 | 1 | 중탄소 | SP-AE1541M |  | Al 탈산 | B | 38 | 57 | 53700 | 74.98 | C | C | C |  | 1 | 1 |  | 1530 | 1575 | 5000 |  |  | 5000 | 49.25 | 12 | 101532 | 1587 |  | Y | 39 | 28 | [7 empty] | 이호남 | 2 |  |  | Y |  |  |  | 105.35 | 12-8 | 0 | 158.77 | A |  | 1591 | 3 | 0.14 | 1561 | 0.86 | 68 | 23 | 251 | 4:11 | 18 | 18 | 59 | 0 |  | 0 |  | 300 | N2 | 2021-10-28 21:16 | 2021-10-28 22:04 | 48 | 2021-10-28 21:15 | 49 |  |  |  |  | Y |  |  |  | Y | [5 empty] | 0 | 157 | [23 empty] | 50 | 2.95 | A | [9 empty] | 0 | 0 | 1742 | 48 | 0 | 152 | 0 | 869 | 0 | 519 | 0 | 0 | 170 | 19
2021-10-28 | B67195 | 2 | 저탄소 | SCM420HT |  | Al 탈산 | B | 5 | 71 | 49950 | 95.42 | C | C |  | C | 1 |  | 1 | 1555 | 1579 | 6300 |  |  | 6300 | 56.35 | 14 | 111800 | 1657 |  | Y | 38 | 34 | [7 empty] | 추창도 | 2 | [6 empty] | 102.65 | 12-3 | 0 | 212.82 | A |  | 1643 | 1 | 0.45 | 1585 | 1.41 | 75 | 27 | 414 | 6:54 | 18 | 18 | 0 | 29 |  | 83.81 | 0 | 0 | N2 | 2021-10-28 21:50 | 2021-10-28 22:12 | 23 | 2021-10-28 21:32 | 40 | [14 empty] | 0 | 21.97 | [23 empty] | 0.1 | 0.1 | A | [9 empty] | 1679 | 0 | 0 | 57 | 0 | 377 | 0 | 693 | 0 | 210 | 0 | 0 | 53 | 16
2021-10-28 | A67787 | 1 | 중탄소 | SP-AE1541M |  | Al 탈산 | B | 21 | 35 | 52600 | 68.35 | C | C | A |  | 1 | 1 |  | 1530 | 1556 | 4600 |  |  | 4600 | 45.31 | 12 | 101532 | 1595 |  | Y | 41 | 24 | [7 empty] | 이호남 | 2 |  |  | Y |  |  |  | 102.4 | 12-10 | 0 | 138.02 | A |  | 1595 | 3 | 0.15 | 1556 | 1.39 | 63 | 23 | 314 | 5:14 | 18 | 19 | 60 | 0 |  | 0 |  | 400 | N2 | 2021-10-28 22:22 | 2021-10-28 23:06 | 44 | 2021-10-28 22:21 | 45 |  |  |  |  | Y |  |  |  | Y | [5 empty] | 0 | 106.26 | [23 empty] | 51.52 | 2.95 | A | [9 empty] | 0 | 0 | 1721 | 24 | 0 | 208 | 0 | 648 | 0 | 514 | 0 | 0 | 154 | 49
2021-10-28 | B67196 | 2 | 저탄소 | SCM420HT |  | Al 탈산 | B | 11 | 66 | 50600 | 100.5 | C | A |  | A | 1 |  | 1 | 1555 | 1622 | 4700 |  |  | 4700 | 49.67 | 12 | 94632 | 1638 |  | Y | 55 | 32 | [7 empty] | 추창도 | 2 |  |  |  |  | Y |  | 98 | 11-9 | 99.1 | 89.74 | A |  | 1635 | 1 | 0.43 | 1570 | 1.57 | 60 | 28 | 240 | 4:00 | 18 | 18 | 0 | 30 | 120 | 85.2 | 0 | 0 | N2 | 2021-10-28 23:11 | 2021-10-28 23:29 | 18 | 2021-10-28 23:00 | 29 |  |  |  |  | N | [8 empty] | 5 | 0 | 25.96 | [23 empty] | 0.33 | 0.33 | A | [9 empty] | 1503 | 0 | 0 | 0 | 0 | 604 | 0 | 1404 | 0 | 206 | 0 | 0 | 151 | 27
2021-10-28 | A67788 | 1 | 중탄소 | SP-AE1541M |  | Al 탈산 | B | 31 | 35 | 53500 | 68.4 | A | A | A |  | 1 | 1 |  | 1530 | 1557 | 4700 |  |  | 4700 | 46.29 | 12 | 101532 | 1593 | 334 | Y | 41 | 24 |  |  | A67785 |  |  |  |  | 조관훈 | 2 |  |  | Y |  |  |  | 104.9 | 13-2 | 0 | 175.2 | A |  | 1593 | 3 | 0.15 | 1565 | 1.04 | 72 | 26 | 214 | 3:34 | 18 | 18 | 61 | 0 |  | 0 |  | 400 | N2 | 2021-10-28 23:18 | 2021-10-29 00:08 | 51 | 2021-10-28 23:17 | 51 |  |  |  |  | Y |  |  |  | Y | [5 empty] | 0 | 103.96 | [23 empty] | 52.83 | 2.95 | A | [9 empty] | 0 | 0 | 426 | 0 | 0 | 143 | 0 | 497 | 0 | 397 | 0 | 0 | 67 | 27
2021-10-28 | B67197 | 2 | 저탄소 | SCM420HT | TUNDISH교체전 | Al 탈산 | B | 36 | 83 | 50150 | 90.15 | A | A |  | A | 1 |  | 1 | 1555 | 1565 | 6600 |  |  | 6600 | 63.56 | 14 | 103840 | 1636 |  | Y | 42 | 34 | [7 empty] | 임현진 | 2 |  |  |  |  | Y |  |  |  | 0 | 189.01 | A |  | 1637 | 1 | 0.41 | 1575 | 1.63 | 65 | 32 | 356 | 5:56 | 18 | 19 | 0 | 31 |  | 67.49 | 0 | 0 | N2 | 2021-10-29 00:16 | 2021-10-29 00:31 | 15 | 2021-10-29 00:02 | 28 |  |  |  |  | N | [8 empty] | 4.5 | 0 | 22.03 | [23 empty] | 0.1 | 0.1 | A | [9 empty] | 832 | 591 | 0 | 58 | 0 | 256 | 0 | 597 | 0 | 211 | 0 | 0 | 0 | 14 |  |  | 6
2021-10-28 | A67789 | 1 | 중탄소 | SP-AE1541M |  | Al 탈산 | B | 37 | 1 | 0 | 83.75 | A | A | A |  | 1 | 1 |  | 1530 | 1576 | 6100 |  |  | 6100 | 60.08 | 12 | 101532 | 1610 |  | Y | 50 | 35 |  |  | A67786 |  |  |  |  | 조관훈 | 2 |  |  | Y |  |  |  | 158.85 |  | 0.47 | 205.19 | A |  | 1610 | 3 | 0.2 | 1572 | 1.12 | 79 | 28 | 389 | 6:29 | 18 | 18 | 62 | 0 |  | 0 |  | 400 | N2 | 2021-10-29 00:29 | 2021-10-29 01:11 | 42 | 2021-10-29 00:29 | 42 |  |  |  |  | Y |  |  |  | Y | [5 empty] | 0 | 8.78 | [23 empty] | 54.5 | 2.95 | A | [9 empty] | 0 | 0 | 776 | 24 | 0 | 142 | 0 | 696 | 0 | 598 | 0 | 0 | 121 | 64
2021-10-28 | B67198 | 2 | 중탄소 | AE1038M2 | TUNDISH교체 | Al 탈산 | B | 29 | 72 | 50150 | 93.93 | A | A |  | A | 1 |  | 1 | 1540 | 1518 | 8400 |  |  | 8400 | 85.18 | 14 | 98614 | 1658 |  | Y | 47 | 42 | [7 empty] | 임현진 | 2 |  |  |  |  | Y |  | 98.25 | 11-8 | 6.76 | 246.29 | A |  | 1648 | 1 | 0.4 | 1571 | 1.75 | 74 | 32 | 285 | 4:45 | 15 | 21 | 0 | 32 |  | 92.58 | 0 | 0 | N2 | 2021-10-29 01:34 | 2021-10-29 01:58 | 24 | 2021-10-29 01:26 | 32 |  |  |  |  | Y | [8 empty] | 5 | 0 | 30.29 | [16 empty] | 0.8 |  |  | 1.93 |  |  |  | 0.01 | 0.01 | A | [9 empty] | 0 | 0 | 356 | 63 | 0 | 164 | 0 | 802 | 0 | 205 | 0 | 0 | 0 | 42 |  |  | 6 |  | 1
2021-10-28 | A67790 | 1 | 중탄소 | SP-AE1541M | TUNDISH교체전 | Al 탈산 | B | 38 | 58 | 53500 | 82.5 | A | A | A |  | 1 | 1 |  | 1530 | 1563 | 5800 |  |  | 5800 | 59.77 | 12 | 97040 | 1601 | 361 | Y | 41 | 33 |  |  | A67787 |  |  |  |  | 조관훈 | 2 |  |  | Y | [5 empty] | 0 | 224.91 | A |  | 1601 | 3 | 0.17 | 1568 | 0.8 | 75 | 31 | 349 | 5:49 | 18 | 18 | 63 | 0 |  | 0 |  | 500 | N2 | 2021-10-29 01:26 | 2021-10-29 02:12 | 46 | 2021-10-29 01:26 | 47 |  |  |  |  | Y |  |  |  | Y | [5 empty] | 0 | 178.37 | [23 empty] | 55.83 | 2.95 | A | [9 empty] | 0 | 0 | 461 | 0 | 0 | 140 | 0 | 744 | 0 | 597 | 0 | 0 | 125 | 32
2021-10-28 | B67199 | 2 | 중탄소 | AE1038M2 |  | Al 탈산 | B | 5 | 72 | 49500 | 78.45 | A | A |  | A | 1 |  | 1 | 1540 | 1571 | 5100 |  |  | 5100 | 53.93 | 12 | 94560 | 1636 |  | Y | 37 | 32 | [7 empty] | 임현진 | 2 |  |  |  |  | Y |  | 102.9 | 12-3 | 0.29 | 91.33 | A |  | 1625 | 1 | 0.46 | 1573 | 1.53 | 76 | 33 | 287 | 4:47 | 15 | 16 | 0 | 33 |  | 93.69 | 0 | 0 | N2 | 2021-10-29 02:19 | 2021-10-29 02:55 | 36 | 2021-10-29 02:09 | 45 |  |  |  |  | Y | [8 empty] | 5 | 0 | 20.83 | [23 empty] | 0.07 | 0.07 | A | [9 empty] | 0 | 0 | 431 | 17 | 0 | 179 | 0 | 499 | 0 | 203 | 0 | 0 | 107 | 45 |  |  | 6
2021-10-28 | A67791 | 1 | 저탄소 | 15CRMO5HM | TUNDISH교체 | Si 탈산 | B | 21 | 36 | 52600 | 78.9 | A | A | A |  | 1 | 1 |  | 1540 | 1551 | 7600 |  |  | 7600 | 74.85 | 12 | 101532 | 1636 |  | Y | 44 | 38 |  |  | A67788 |  |  |  |  | 조관훈 | 2 |  | Y |  |  |  |  | 105.05 | 13-2 | 0 | 133.99 | A |  | 1636 | 3 | 0.14 | 1606 | 0.86 | 93 | 26 | 208 | 3:28 | 16 | 21 | 64 | 0 |  | 0 |  | 600 | N2 | 2021-10-29 02:50 | 2021-10-29 03:40 | 49 | 2021-10-29 02:49 | 50 |  |  |  |  | Y |  |  |  | Y | [5 empty] | 0 | 155.6 | [19 empty] | 2.48 | 1.38 |  |  | 57.77 | 2.95 | A | [9 empty] | 457 | 1215 | 0 | 138 | 0 | 157 | 0 | 693 | 0 | 496 | 0 | 0 | 46 | 10 |  |  |  |  | 1
2021-10-28 | B67200 | 2 | 중탄소 | AE1038M2 |  | Al 탈산 | B | 11 | 67 | 50300 | 87.55 | A | A |  | A | 1 |  | 1 | 1540 | 1527 | 6300 |  |  | 6300 | 72.68 | 11 | 86680 | 1631 |  | Y | 42 | 35 | [7 empty] | 임현진 | 2 |  |  |  |  | Y |  |  |  | 0 | 291.08 | A |  | 1617 | 1 | 0.45 | 1559 | 1.63 | 62 | 25 | 277 | 4:37 | 15 | 16 | 0 | 34 |  | 67.77 | 0 | 0 | N2 | 2021-10-29 03:31 | 2021-10-29 03:55 | 24 | 2021-10-29 03:17 | 38 |  |  |  |  | Y | [8 empty] | 5 | 0 | 16.88 | [23 empty] | 0.25 | 0.25 | A | [9 empty] | 0 | 0 | 409 | 53 | 0 | 164 | 0 | 649 | 0 | 200 | 0 | 0 | 102 | 42 |  |  | 6
2021-10-28 | A67792 | 1 | 저탄소 | 15CRMO5HM |  | Si 탈산 | B | 31 | 36 | 53400 | 68.37 | A | A | A |  | 1 | 1 |  | 1540 | 1568 | 5900 |  |  | 5900 | 69.73 | 10 | 84610 | 1630 |  | Y | 41 | 33 |  |  | A67789 |  |  |  |  | 조관훈 | 2 |  | Y |  |  |  |  | 103.65 | 13-1 | 0 | 206.02 | A |  | 1630 | 3 | 0.18 | 1593 | 1.42 | 80 | 28 | 220 | 3:40 | 16 | 17 | 65 | 0 |  | 0 |  | 665 | N2 | 2021-10-29 03:48 | 2021-10-29 04:45 | 57 | 2021-10-29 03:46 | 59 |  |  |  |  | Y |  |  |  | Y | [5 empty] | 0 | 136.28 | [23 empty] | 0 | 11.88 | A | [9 empty] | 505 | 1154 | 0 | 107 | 0 | 159 | 0 | 698 | 0 | 397 | 0 | 0 | 49 | 5 |  |  | 7
2021-10-28 | B67201 | 2 | 중탄소 | AE1038M2 | 연주종료 | Al 탈산 | B | 36 | 84 | 50000 | 79.27 | A | A |  | A | 1 |  | 1 | 1540 | 1581 | 4700 |  |  | 4700 | 54.22 | 11 | 86680 | 1624 | 363 | Y | 44 | 28 |  |  | B67198 | 05 |  |  |  | 임현진 | 2 |  |  | Y |  | Y |  |  |  | 1.01 | 206.01 | A |  | 1616 | 1 | 0.46 | 1565 | 1.68 | 68 | 28 | 288 | 4:48 | 15 | 15 | 0 | 35 | 77 | 60.96 | 0 | 0 | N2 | 2021-10-29 04:30 | 2021-10-29 04:54 | 24 | 2021-10-29 04:22 | 32 |  |  |  |  | Y | [8 empty] | 4.5 | 0 | 15.34 | [23 empty] | 0.05 | 0.05 | A | [9 empty] | 0 | 0 | 530 | 34 | 0 | 192 | 0 | 499 | 0 | 205 | 0 | 0 | 86 | 34 |  |  | 6
2021-10-28 | A67793 | 1 | 저탄소 | 15CRMO5HM |  | Si 탈산 | B | 37 | 2 | 54500 | 81.5 | A | A | A |  | 1 | 1 |  | 1540 | 1570 | 6000 |  |  | 6000 | 59.09 | 12 | 101532 | 1629 |  | Y | 41 | 34 |  |  | A67790 |  |  |  |  | 조관훈 | 2 |  | Y |  |  |  |  | 101.15 | 13-6 | 0 | 193.45 | A |  | 1629 | 3 | 0.15 | 1591 | 1 | 78 | 24 | 387 | 6:27 | 16 | 19 | 66 | 0 |  | 0 |  | 600 | N2 | 2021-10-29 05:01 | 2021-10-29 05:51 | 50 | 2021-10-29 04:59 | 52 |  |  |  |  | Y |  |  |  | Y | [5 empty] | 0 | 183.71 | [23 empty] | 0 | 0.8 | B | [9 empty] | 305 | 1020 | 0 | 38 | 0 | 156 | 0 | 688 | 0 | 398 | 0 | 0 | 0 | 9 |  |  | 7
2021-10-28 | B67202 | 2 | 중탄소 | SCM440I |  | Al 탈산 | I | 29 | 73 | 49700 | 96.02 | A | A |  | B | 1 |  | 1 | 1560 | 1593 | 7100 |  |  | 7100 | 76.18 | 4 | 93200 | 1670 |  | INGOT | 43 | 34 |  |  | B67199 | 05 |  |  |  | 임현진 |  |  | Y |  |  | Y |  |  |  | 225.6 | 0 | A |  | 1657 | 1 | 0.49 | 1577 | 1.82 | 82 |  | 209 | 3:29 | 20 | 26 | 0 | 36 |  | 104.82 | 0 | 0 | AR | 2021-10-29 06:01 |  | 18 | 2021-10-29 05:51 | [5 empty] | Y | [8 empty] | 5 | 35.13 | 0 | 측정중 펄트 | [17 empty] | 1 |  |  |  |  | 0 | 0 | A | [9 empty] | 1344 | 0 | 296 | 42 | 0 | 96 | 0 | 507 | 0 | 203 | 0 | 0 | 0 | 11
2021-10-28 | A67794 | 1 | 저탄소 | 15CRMO5HM |  | Si 탈산 | B | 38 | 59 | 53100 | 98.08 | A | A | B |  | 1 | 1 |  | 1540 | 1592 | 7700 |  |  | 7700 | 75.84 | 12 | 101532 | 1619 |  | N | 57 | 42 |  |  | A67791 |  |  |  |  | 조관훈 | 2 |  |  | Y |  |  |  | 109.35 | 13-1 | 0 | 235.63 | A |  | 1633 | 3 | 0.16 | 1594 | 1 | 81 | 32 | 282 | 4:42 | 16 | 16 | 67 | 0 |  | 0 |  | 500 | N2 | 2021-10-29 06:13 | 2021-10-29 06:56 | 43 | 2021-10-29 06:11 | 45 |  |  |  |  | Y |  |  |  | Y | [5 empty] | 0 | 225.38 | [23 empty] | 0 | 0.01 | B | [9 empty] | 948 | 833 | 0 | 166 | 0 | 158 | 0 | 795 | 0 | 497 | 0 | 0 | 46 | 5 |  |  | 6
2021-10-28 | B67203 | 2 | 저탄소 | SNCM23HI2 |  | Al 탈산 | I | 19 | 36 | 53800 | 115.65 | A | B |  | B | 1 |  | 1 | 1560 | 1549 | 8700 |  |  | 8700 | 111.54 | 8 | 78000 | 1679 |  | INGOT | 52 | 46 |  |  | B67200 | 05 |  |  |  | 임현진 |  |  |  | Y |  | Y |  | 98.1 | 12-5 | 235.78 | 0 | A |  | 1660 | 1 | 0.45 | 1574 | 1.83 | 70 |  | 258 | 4:18 | 20 | 21 | 0 | 37 |  | 52.26 | 0 | 0 | AR | 2021-10-29 07:16 |  | 18 | 2021-10-29 06:53 | [5 empty] | Y | [8 empty] | 5.5 | 16.94 | 0 | [18 empty] | 1 |  |  |  |  | 0.02 | 0.02 | A | [9 empty] | 467 | 0 | 239 | 0 | 0 | 258 | 0 | 555 | 0 | 207 | 0 | 0 | 0 | 36
2021-10-29 | A67795 | 1 | 저탄소 | 15CRMO5HM |  | Si 탈산 | B | 21 | 37 | 52700 | 75.78 | B | B | B |  | 1 | 1 |  | 1540 | 1579 | 6100 |  |  | 6100 | 72.1 | 10 | 84610 | 1621 | 359 | Y | 43 | 36 | [7 empty] | 박재승 | 2 |  | Y |  |  |  |  | 102.25 | 12-9 | 0 | 186.23 | A |  | 1621 | 3 | 0.18 | 1591 | 1 | 78 | 31 | 263 | 4:23 | 16 | 16 | 68 | 0 |  | 0 |  | 600 | N2 | 2021-10-29 07:28 | 2021-10-29 08:05 | 38 | 2021-10-29 07:26 | 40 |  |  |  |  | Y |  |  |  | Y | [5 empty] | 0 | 174.9 | [23 empty] | 0 | 0.03 | A | [9 empty] | 902 | 658 | 0 | 337 | 0 | 156 | 0 | 496 | 0 | 397 | 0 | 0 | 0 | 5 |  |  | 6
2021-10-29 | B67204 | 2 | 저탄소 | SNCM26V |  | Al 탈산 | I | 11 | 68 | 50050 | 135.75 | B | B |  | B | 1 |  | 1 | 1560 | 1534 | 11600 |  |  | 11600 | 120.46 | 15 | 96300 | 1656 |  | INGOT | 81 | 54 | 작업중 슬래그 넘쳐 슬래그 버리고 작업함 .작업지연 잔강 5톤 포트 처리 |  | B67202 | 04 |  |  |  | 최남길 |  |  |  | Y |  |  |  | 104.95 | 12-5 | 0 | 180.94 | A |  | 1642 | 1 | 0.46 | 1572 | 1.44 | 72 |  | 339 | 5:39 | 20 | 21 | 0 | 38 |  | 85.42 | 0 | 0 | N2 | 2021-10-29 08:54 |  | 30 | 2021-10-29 08:40 | [5 empty] | Y | [9 empty] | 0 | 27.06 | 수소 측정중 펄트 | [17 empty] | 1 |  |  |  |  | 0.09 | 0.09 | B | [9 empty] | 0 | 1835 | 0 | 32 | 0 | 236 | 0 | 1212 | 0 | 200 | 0 | 0 | 175 | 7
2021-10-29 | A67796 | 1 | 저탄소 | 15CRMO5HM |  | Si 탈산 | B | 31 | 37 | 53600 | 80.77 | B | B | B |  | 1 | 1 |  | 1540 | 1560 | 7400 |  |  | 7400 | 72.88 | 12 | 101532 | 1618 |  | Y | 47 | 37 | [7 empty] | 김형철 | 2 |  |  | Y |  |  |  | 108.85 | 13-6 | 0 | 241.58 | A |  | 1618 | 3 | 0.18 | 1593 | 0.76 | 80 | 36 | 415 | 6:55 | 16 | 16 | 69 | 0 |  | 0 |  | 600 | N2 | 2021-10-29 08:38 | 2021-10-29 09:07 | 29 | 2021-10-29 08:36 | 31 |  |  |  |  | Y |  |  |  | Y | [5 empty] | 0 | 197.55 | [23 empty] | 0 | 0.01 | A | [9 empty] | 674 | 978 | 0 | 463 | 0 | 148 | 0 | 496 | 0 | 398 | 0 | 0 | 0 | 7 |  |  | 6
2021-10-29 | B67205 | 2 | 중탄소 | AE4140I2M |  | Al 탈산 | I | 5 | 73 | 49250 | 110.33 | B |  |  | B | 1 |  | 1 | 1560 |  |  |  |  | 0 | 0 | 15 | 93000 |  |  | INGOT |  | 0 | 잔강 5톤 포트 버림 1기 출강물량 많아서 못 받음 | [6 empty] | 임승우 | [7 empty] | 101.55 | 12-1 |  |  | A |  | 1648 | 1 | 0.46 | 1570 | 1.49 | 76 |  | 303 | 5:03 | 20 | 21 | 0 | 39 |  | 45.06 | 0 | 0 | AR | 2021-10-29 10:00 |  | 15 | 2021-10-29 09:49 | [15 empty] | 16.38 | 0.17 | [18 empty] | 1.1 |  |  |  |  | 0 | 0 | A | [9 empty] | 1488 | 0 | 0 | 32 | 0 | 201 | 0 | 997 | 0 | 468 | 0 | 0 | 118 | 176
2021-10-29 | A67797 | 1 | 저탄소 | 15CRMO5HM |  | Si 탈산 | B | 37 | 3 | 54700 | 83.03 | B | B | B |  | 1 | 1 |  | 1540 | 1534 | 7500 |  |  | 7500 | 88.64 | 10 | 84610 | 1618 |  | Y | 43 | 38 | [7 empty] | 김형철 | 2 |  | Y |  |  |  |  | 98.35 | 13-3 | 0 | 135.62 | A |  | 1618 | 3 | 0.19 | 1599 | 0.5 | 86 | 41 | 261 | 4:21 | 16 | 16 | 70 | 0 |  | 0 |  | 600 | N2 | 2021-10-29 09:47 | 2021-10-29 10:13 | 26 | 2021-10-29 09:45 | 28 |  |  |  |  | Y |  |  |  | Y | [5 empty] | 0 | 225.17 | [23 empty] | 0 | 0.01 | A | [9 empty] | 491 | 848 | 0 | 296 | 0 | 145 | 0 | 746 | 0 | 545 | 0 | 0 | 42 | 10 |  |  | 6
2021-10-29 | B67206 | 2 | 중탄소 | SM45CB | 연주시작 | Si 탈산 | B | 38 | 60 | 52700 | 93.38 | B | B |  | B | 1 |  | 1 | 1540 | 1539 | 7900 |  |  | 7900 | 84.74 | 12 | 93224 | 1638 |  | Y | 49 | 40 | [7 empty] | 임승우 | 2 |  |  |  |  | Y |  | 102.9 | 12-5 | 0 | 231.76 | A |  | 1631 | 1 | 0.45 | 1576 | 1.49 | 83 | 36 | 350 | 5:50 | 14 | 17 | 0 | 40 |  | 88.61 | 0 | 0 | N2 | 2021-10-29 10:56 | 2021-10-29 11:13 | 17 | 2021-10-29 10:46 | 26 |  |  |  |  | N | [8 empty] | 4.2 | 0 | 23.9 | [19 empty] | 1.98 |  |  |  | 0.37 | 0.37 | A | [9 empty] | 0 | 0 | 0 | 0 | 0 | 30 | 0 | 997 | 0 | 306 | 0 | 0 | 129 | 0 |  |  | 6 |  | 1
2021-10-29 | A67798 | 1 | 저탄소 | 15CRMO5HM | 잔강최소화전 | Si 탈산 | B | 19 | 37 | 53600 | 78.08 | B | B | B |  | 1 | 1 |  | 1540 | 1556 | 6400 |  |  | 6400 | 65.93 | 12 | 97077 | 1628 |  | Y | 45 | 36 | [7 empty] | 김형철 | 2 |  |  | Y |  |  |  | 99.65 | 12-6 | 0 | 178.27 | A |  | 1628 | 3 | 0.2 | 1594 | 1.06 | 81 | 38 | 254 | 4:14 | 16 | 16 | 71 | 0 |  | 0 |  | 600 | N2 | 2021-10-29 10:48 | 2021-10-29 11:15 | 28 | 2021-10-29 10:46 | 30 |  |  |  |  | Y |  |  |  | Y | [5 empty] | 0 | 183.3 | [23 empty] | 0 | 0.01 | A | [9 empty] | 627 | 756 | 0 | 264 | 0 | 149 | 0 | 496 | 0 | 399 | 0 | 0 | 0 | 0 |  |  | 6
2021-10-29 | B67207 | 2 | 중탄소 | SM45CB |  | Si 탈산 | B | 36 | 85 | 49600 | 82.68 | B | B |  | B | 1 |  | 1 | 1540 | 1535 | 6200 |  |  | 6200 | 63.01 | 12 | 98400 | 1625 |  | Y | 42 | 36 | [7 empty] | 최남길 | 2 |  |  |  |  | Y |  | 102 | 11-10 | 0 | 162.83 | A |  | 1619 | 1 | 0.42 | 1563 | 1.58 | 70 | 32 | 352 | 5:52 | 14 | 15 | 0 | 41 |  | 89.59 | 0 | 0 | N2 | 2021-10-29 11:47 | 2021-10-29 12:14 | 28 | 2021-10-29 11:37 | 37 |  |  |  |  | N | [8 empty] | 4.2 | 0 | 22.41 | [23 empty] | 0.13 | 0.13 | A | [9 empty] | 0 | 0 | 374 | 36 | 0 | 41 | 0 | 951 | 0 | 0 | 0 | 0 | 108 | 0
2021-10-29 | A67799 | 1 | 저탄소 | BP-SCM420HT | 잔강최소화 | Al 탈산 | B | 21 | 38 | 53100 | 88.07 | B | B | B |  | 1 | 1 |  | 1540 | 1573 | 6600 |  |  | 6600 | 65 | 12 | 101532 | 1645 |  | Y | 45 | 38 | [7 empty] | 김형철 | 2 |  |  | Y |  |  |  | 112.85 | 13-10 | 0 | 156 | A |  | 1639 | 3 | 0.22 | 1593 | 1.1 | 83 | 14 | 272 | 4:32 | 16 | 18 | 72 | 0 |  | 0 |  | 650 | N2 | 2021-10-29 11:58 | 2021-10-29 12:16 | 36 | 2021-10-29 11:56 | 38 |  |  |  |  | Y |  |  |  | Y | [5 empty] | 0 | 225.3 | [23 empty] | 1.15 | 0 | A | [9 empty] | 1370 | 589 | 0 | 238 | 0 | 163 | 0 | 745 | 0 | 582 | 0 | 0 | 23 | 53 |  |  | 7 | 0
2021-10-29 | B67208 | 2 | 중탄소 | SM45CB |  | Si 탈산 | B | 11 | 69 | 50500 | 74.13 | B | B |  | B | 1 |  | 1 | 1540 | 1545 | 5100 |  |  | 5100 | 53.14 | 13 | 95965 | 1608 |  | Y | 38 | 27 | [7 empty] | 최남길 | 2 |  |  |  |  | Y |  |  |  | 9.44 | 45.43 | A |  | 1596 | 1 | 0.38 | 1552 | 1.52 | 59 | 19 | 303 | 5:03 | 14 | 15 | 0 | 42 |  | 75.16 | 0 | 0 | N2 | 2021-10-29 12:46 | 2021-10-29 13:15 | 30 | 2021-10-29 12:38 | 37 |  |  |  |  | N | [8 empty] | 5 | 0 | 19.97 | [23 empty] | 0.06 | 0.06 | A | [9 empty] | 0 | 0 | 176 | 0 | 0 | 49 | 0 | 802 | 0 | 0 | 0 | 0 | 99 | 11
2021-10-29 | A67800 | 1 | 저탄소 | BP-SCM420HT |  | Al 탈산 | B | 31 | 38 | 53500 | 74.6 | B | B | B |  | 1 | 1 |  | 1540 | 1522 | 7300 |  |  | 7300 | 86.28 | 10 | 84610 | 1632 |  | Y | 43 | 59 | [7 empty] | 박재승 | 2 |  | Y |  |  |  |  | 103.3 | 12-10 | 0 | 258.64 | A |  | 1632 | 3 | 0.21 | 1589 | 1.43 | 79 | 41 | 345 | 5:45 | 16 | 16 | 73 | 0 |  | 0 |  | 700 | N2 | 2021-10-29 12:51 | 2021-10-29 13:31 | 40 | 2021-10-29 12:49 | 42 |  |  |  |  | Y |  |  |  | Y | [5 empty] | 0 | 175.62 | [23 empty] | 24.33 | 0 | A | [9 empty] | 800 | 317 | 0 | 9 | 0 | 217 | 0 | 498 | 0 | 396 | 0 | 0 | 0 | 9 |  |  | 4 | 0
2021-10-29 | B67209 | 2 | 중탄소 | SM45CB |  | Si 탈산 | B | 5 | 74 | 49850 | 79.12 | B | B |  | B | 1 |  | 1 | 1540 | 1531 | 5600 |  |  | 5600 | 39.61 | 17 | 141392 | 1605 |  | Y | 37 | 30 | [7 empty] | 최남길 | 2 |  |  |  |  | Y |  | 103.55 | 12-3 | 4.93 | 187.98 | A |  | 1597 | 1 | 0.32 | 1552 | 1.41 | 59 | 11 | 260 | 4:20 | 14 | 15 | 0 | 43 | 110 | 73.65 | 0 | 0 | N2 | 2021-10-29 13:51 | 2021-10-29 14:22 | 31 | 2021-10-29 13:40 | 42 |  |  |  |  | N | [8 empty] | 5.1 | 0 | 21.05 | [23 empty] | 0 | 0 | A | [9 empty] | 0 | 0 | 201 | 0 | 0 | 51 | 0 | 947 | 0 | 0 | 0 | 0 | 131 | 0
2021-10-29 | A67801 | 1 | 저탄소 | BP-SCM420HT |  | Al 탈산 | B | 37 | 4 | 54100 | 79.58 | B | B | B |  | 1 | 1 |  | 1540 | 1549 | 6000 |  |  | 6000 | 59.09 | 12 | 101532 | 1616 |  | Y | 42 | 32 | [7 empty] | 김형철 | 2 |  | Y |  |  |  |  | 100.25 | 13-5 | 0 | 132.92 | A |  | 1614 | 3 | 0.19 | 1582 | 0.89 | 72 | 36 | 272 | 4:32 | 16 | 17 | 74 | 0 |  | 0 |  | 700 | N2 | 2021-10-29 13:56 | 2021-10-29 14:25 | 29 | 2021-10-29 13:54 | 31 |  |  |  |  | Y |  |  |  | Y | [5 empty] | 0 | 228.76 | [23 empty] | 0.04 | 0 | A | [9 empty] | 1129 | 283 | 0 | 14 | 0 | 177 | 0 | 647 | 0 | 501 | 0 | 0 | 0 | 0 |  |  | 5 | 0
2021-10-29 | B67210 | 2 | 중탄소 | SM45C |  | Si 탈산 | B | 38 | 61 | 52500 | 82.23 | B | C |  | C | 1 |  | 1 | 1540 | 1548 | 5800 |  |  | 5800 | 135.39 | 6 | 42840 | 1613 |  | Y | 39 | 31 | [7 empty] | 최남길 | 2 | [6 empty] | 104.9 | 12-7 | 0.26 | 165.21 | A |  | 1611 | 1 | 0.41 | 1558 | 1.43 | 65 | 21 | 384 | 6:24 | 15 | 15 | 0 | 44 |  | 80.47 | 0 | 0 | N2 | 2021-10-29 14:54 | 2021-10-29 15:26 | 32 | 2021-10-29 14:46 | 40 | [14 empty] | 0 | 18.72 | [23 empty] | 0 | 0 | B | [9 empty] | 0 | 0 | 0 | 35 | 0 | 76 | 0 | 648 | 0 | 0 | 0 | 0 | 103 | 0 |  |  | 4
2021-10-29 | A67802 | 1 | 저탄소 | BP-SCM420HT | TUNDISH교체전 | Al 탈산 | B | 19 | 38 | 53100 | 84.73 | B | C | C |  | 1 | 1 |  | 1540 | 1536 | 6700 |  |  | 6700 | 79.33 | 10 | 84461 | 1618 |  | Y | 48 | 36 | [7 empty] | 김형철 | 2 |  |  | Y |  |  |  | 106.6 | 13-3 | 0 | 247.35 | A |  | 1618 | 3 | 0.19 | 1577 | 1.14 | 67 | 35 | 312 | 5:12 | 16 | 16 | 75 | 0 |  | 0 |  | 700 | N2 | 2021-10-29 15:00 | 2021-10-29 15:21 | 21 | 2021-10-29 14:59 | 22 |  |  |  |  | Y |  |  |  | Y | [5 empty] | 0 | 223.3 | [23 empty] | 1.48 | 0 | A | [9 empty] | 915 | 454 | 0 | 20 | 0 | 208 | 0 | 498 | 0 | 399 | 0 | 0 | 0 | 9 |  |  |  | 0
2021-10-29 | A67803 | 1 | 저탄소 | SHPG2 | TUNDISH교체 | Al 탈산 | B | 21 | 39 | 52600 | 83.08 | C | C | C |  | 1 | 1 |  | 1540 | 1562 | 7000 |  |  | 7000 | 82.73 | 10 | 84610 | 1643 |  | Y | 45 | 36 | [7 empty] | 이호남 | 2 |  |  | Y |  |  |  | 105.85 | 13-2 | 0 | 229.37 | A |  | 1650 | 3 | 0.19 | 1606 | 1.19 | 98 | 42 | 307 | 5:07 | 16 | 20 | 76 | 0 |  | 0 |  | 700 | N2 | 2021-10-29 15:56 | 2021-10-29 16:38 | 44 | 2021-10-29 15:54 | 46 |  |  |  |  | Y |  |  |  | Y | [5 empty] | 0 | 228.98 | [19 empty] | 2.11 |  |  |  | 3.45 | 0 | A | [9 empty] | 879 | 1950 | 0 | 8 | 0 | 98 | 0 | 499 | 0 | 399 | 0 | 0 | 0 | 25 |  |  | 6 |  | 1
2021-10-29 | B67211 | 2 | 중탄소 | SM45C |  | Si 탈산 | B | 36 | 86 | 49700 | 84.07 | C | C |  | C | 1 |  | 1 | 1540 | 1547 | 5700 |  |  | 5700 | 37.3 | 20 | 152806 | 1618 |  | Y | 35 | 32 | [7 empty] | 추창도 | 2 | [6 empty] | 101.9 | 11-9 | 0 | 211.33 | A |  | 1612 | 1 | 0.4 | 1552 | 1.59 | 59 | 25 | 353 | 5:53 | 15 | 16 | 0 | 45 | 140 | 101.46 | 0 | 0 | N2 | 2021-10-29 16:18 | 2021-10-29 16:33 | 15 | 2021-10-29 16:06 | 27 |  |  |  |  | N | [8 empty] | 4.8 | 0 | 23.02 | [23 empty] | 0 | 0 | A | [9 empty] | 0 | 0 | 0 | 0 | 0 | 41 | 0 | 703 | 0 | 210 | 0 | 0 | 32 | 58
2021-10-29 | A67804 | 1 | 저탄소 | SHPG2 |  | Al 탈산 | B | 31 | 39 | 53200 | 81.53 | C | C | C |  | 1 | 1 |  | 1540 | 1537 | 7700 |  |  | 7700 | 75.84 | 12 | 101532 | 1616 |  | Y | 47 | 38 | [7 empty] | 이호남 | 2 |  | Y |  |  |  |  | 109.5 | 13-6 | 0 | 190.95 | A |  | 1619 | 3 | 0.2 | 1582 | 1.12 | 74 | 31 | 277 | 4:37 | 16 | 17 | 77 | 0 |  | 0 |  | 700 | N2 | 2021-10-29 17:04 | 2021-10-29 17:38 | 34 | 2021-10-29 17:02 | 36 |  |  |  |  | Y |  |  |  | Y | [5 empty] | 0 | 205.75 | [23 empty] | 16.03 | 0 | A | [9 empty] | 719 | 2224 | 0 | 19 | 0 | 25 | 0 | 496 | 0 | 398 | 0 | 0 | 96 | 8
2021-10-29 | B67212 | 2 | 중탄소 | SM45CR2 |  | Si 탈산 | B | 11 | 70 | 50450 | 101.77 | C | C |  | C | 1 |  | 1 | 1540 | 1554 | 5800 |  |  | 5800 | 175.12 | 4 | 33120 | 1631 |  | Y | 36 | 33 | [17 empty] | 0 | 208.71 | A |  | 1613 | 1 | 0.37 | 1554 | 1.06 | 60 | 27 | 308 | 5:08 | 15 | 15 | 0 | 46 |  | 43.67 | 0 | 0 | N2 | 2021-10-29 17:34 | 2021-10-29 17:40 | 6 | 2021-10-29 17:17 | 23 | [14 empty] | 1.46 | 12.58 | [23 empty] | 0.41 | 0.41 | A | [9 empty] | 0 | 0 | 0 | 40 | 0 | 0 | 0 | 596 | 0 | 107 | 0 | 0 | 52 | 38 |  |  | 4
2021-10-29 | A67805 | 1 | 저탄소 | SHPG2 |  | Al 탈산 | B | 37 | 5 | 54700 | 80.88 | C | C | C |  | 1 | 1 |  | 1540 | 1591 | 5500 |  |  | 5500 | 47.52 | 14 | 115729 | 1626 |  | Y | 41 | 29 | [7 empty] | 이호남 | 2 |  | N | Y |  |  |  | 104.25 | 13-9 | 0 | 175.32 | A |  | 1616 | 3 | 0.17 | 1580 | 0.92 | 72 | 28 | 280 | 4:40 | 18 | 19 | 78 | 0 |  | 0 |  | 700 | N2 | 2021-10-29 18:00 | 2021-10-29 18:38 | 37 | 2021-10-29 17:59 | 38 |  |  |  |  | Y |  |  |  | Y | [5 empty] | 0 | 242.27 | [23 empty] | 20.02 | 1.28 | A | [9 empty] | 753 | 1902 | 0 | 0 | 0 | 69 | 0 | 498 | 0 | 399 | 0 | 0 | 0 | 22
2021-10-29 | B67213 | 2 | 중탄소 | SM45CR2 |  | Si 탈산 | B | 5 | 75 | 49300 | 84.5 | C | C |  | C | 1 |  | 1 | 1540 | 1598 | 4800 |  |  | 4800 | 51.18 | 13 | 93792 | 1611 |  | Y | 37 | 30 | [15 empty] | 105.3 | 12-4 | 0 | 149.67 | A |  | 1619 | 1 | 0.42 | 1554 | 1.76 | 60 | 22 | 315 | 5:15 | 15 | 15 | 0 | 47 | 60 | 46.55 | 0 | 0 | N2 | 2021-10-29 18:32 | 2021-10-29 18:44 | 12 | 2021-10-29 18:18 | 26 | [14 empty] | 1.9 | 10.46 | [23 empty] | 0.35 | 0.35 | A | [9 empty] | 0 | 0 | 0 | 20 | 0 | 0 | 0 | 700 | 0 | 210 | 0 | 0 | 102 | 70 |  |  | 4
2021-10-29 | A67806 | 1 | 저탄소 | FPA-SHPG2 | 유사강종연연주 | Al 탈산 | B | 19 | 39 | 53400 | 79.93 | C | C | C |  | 1 | 1 |  | 1540 | 1573 | 5800 |  |  | 5800 | 68.55 | 10 | 84610 | 1614 |  | Y | 45 | 30 | [7 empty] | 이호남 | 2 |  |  | Y | [5 empty] | 0 | 161.96 | A |  | 1614 | 3 | 0.17 | 1580 | 1.03 | 72 | 23 | 285 | 4:45 | 16 | 19 | 79 | 0 |  | 0 |  | 888 | N2 | 2021-10-29 18:59 | 2021-10-29 19:46 | 47 | 2021-10-29 18:56 | 50 |  |  |  |  | Y |  |  |  | Y | [5 empty] | 0 | 223.54 | [23 empty] | 0 | 0.01 | A | [9 empty] | 529 | 2009 | 157 | 36 | 0 | 76 | 0 | 496 | 0 | 399 | 0 | 0 | 0 | 8
2021-10-29 | B67214 | 2 | 중탄소 | SM45CR2 | TUNDISH교체전 | Si 탈산 | B | 29 | 74 | 49100 | 97.52 | C | C |  | C | 1 |  | 1 | 1540 | 1552 | 7000 |  |  | 7000 | 60.61 | 17 | 115502 | 1643 |  | Y | 40 | 34 | [17 empty] | 3.81 | 21.82 | A |  | 1635 | 1 | 0.38 | 1558 | 1.86 | 64 | 20 | 283 | 4:43 | 15 | 17 | 0 | 48 |  | 65.44 | 0 | 0 | N2 | 2021-10-29 19:47 | 2021-10-29 20:04 | 17 | 2021-10-29 19:26 | 38 | [14 empty] | 0.09 | 18.09 | [23 empty] | 0.39 | 0.39 | B | [9 empty] | 0 | 0 | 302 | 46 | 0 | 0 | 0 | 1018 | 0 | 391 | 0 | 0 | 183 | 150 |  |  | 4
2021-10-29 | A67807 | 1 | 저탄소 | FPA-SHPG2 |  | Al 탈산 | B | 21 | 40 | 52900 | 78.78 | C | C | C |  | 1 | 1 |  | 1540 | 1576 | 6000 |  |  | 6000 | 59.09 | 12 | 101532 | 1613 |  | Y | 40 | 32 | [7 empty] | 이호남 | 2 |  |  | Y |  |  |  | 103.1 | 12-9 | 0 | 163.11 | A |  | 1618 | 3 | 0.18 | 1579 | 1.08 | 71 | 25 | 294 | 4:54 | 16 | 19 | 80 | 0 |  | 0 |  | 888 | N2 | 2021-10-29 20:02 | 2021-10-29 20:48 | 46 | 2021-10-29 20:00 | 48 |  |  |  |  | Y |  |  |  | Y | [5 empty] | 0 | 243.14 | [23 empty] | 0 | 3.46 | A | [9 empty] | 1015 | 1746 | 162 | 18 | 0 | 78 | 0 | 499 | 0 | 399 | 0 | 0 | 0 | 21
2021-10-29 | B67215 | 2 | 중탄소 | SNCM8 | TUNDISH교체 | Al 탈산 | B | 38 | 62 | 52800 | 97.1 | C | C |  | C | 1 |  | 1 | 1540 | 1591 | 8100 |  |  | 8100 | 87.03 | 11 | 93071 | 1648 | 705 | Y | 44 | 39 | [15 empty] | 106.3 | 12-8 | 57.95 | 225.16 | A |  | 1648 | 1 | 0.43 | 1573 | 1.63 | 84 | 29 | 355 | 5:55 | 16 | 21 | 0 | 49 | 90 | 70.44 | 0 | 0 | N2 | 2021-10-29 20:52 | 2021-10-29 21:32 | 40 | 2021-10-29 20:40 | 52 |  |  |  |  | N | [9 empty] | 0 | 20.78 | [16 empty] | 1.1 |  |  | 1.92 |  |  |  | 0.33 | 0.33 | A | [9 empty] | 812 | 0 | 214 | 14 | 0 | 252 | 0 | 505 | 0 | 365 | 0 | 0 | 50 | 45 |  |  | 9 |  | 1
2021-10-29 | A67808 | 1 | 저탄소 | FPA-SHPG2 |  | Al 탈산 | B | 31 | 40 | 53200 | 84.6 | C | C | C |  | 1 | 1 |  | 1540 | 1545 | 7600 |  |  | 7600 | 74.85 | 12 | 101532 | 1611 |  | Y | 50 | 40 | [7 empty] | 이호남 | 2 |  |  | Y |  |  |  | 110.9 | 13-7 | 0 | 240.1 | A |  | 1611 | 3 | 0.18 | 1576 | 1 | 68 | 29 | 349 | 5:49 | 16 | 17 | 81 | 0 |  | 0 |  | 999 | N2 | 2021-10-29 21:10 | 2021-10-29 21:45 | 35 | 2021-10-29 21:10 | 35 |  |  |  |  | Y |  |  |  | Y | [5 empty] | 0 | 16.76 | [23 empty] | 0 | 9.28 | A | [9 empty] | 1152 | 1871 | 0 | 10 | 0 | 77 | 0 | 496 | 0 | 401 | 0 | 0 | 0 | 16
2021-10-29 | B67216 | 2 | 중탄소 | SNCM8 |  | Al 탈산 | B | 11 | 71 | 50050 | 99.88 | C | C |  |  | 1 |  | 1 | 1540 | 1547 | 7000 |  |  | 7000 | 44.8 | 21 | 156260 | 1641 |  | Y | 39 | 34 | [15 empty] | 101.65 | 12-2 | 0 | 235.76 | A |  |  | 1 | 0.45 | 1551 |  | 62 | 22 | 355 | 5:55 | 18 | 19 |  |  |  | 0 | 0 |  | N2 | 2021-10-29 21:51 | 2021-10-29 22:36 | 46 | 2021-10-29 21:29 | 67 | [14 empty] | 0 | 0.3 | [20 empty] | 0.88 |  |  | 1.11 | 1.11 | A | [9 empty] | 644 | 0 | 0 | 0 | 0 | 219 | 0 | 600 | 0 | 306 | 0 | 0 | 43 | 66 |  |  | 6
2021-10-29 | A67809 | 1 | 저탄소 | FPA-SHPG2 |  | Al 탈산 | B | 37 | 6 | 54700 | 82.45 | C | C | A |  | 1 | 1 |  | 1540 | 1528 | 7300 |  |  | 7300 | 71.9 | 12 | 101532 | 1613 |  | Y | 50 | 37 | [7 empty] | 이호남 | 2 |  |  | Y |  |  |  | 105.15 | 13-10 | 0 | 228.14 | A |  | 1613 | 3 | 0.17 | 1584 | 0.94 | 76 | 36 | 314 | 5:14 | 16 | 18 | 82 | 0 |  | 0 |  | 999 | N2 | 2021-10-29 22:16 | 2021-10-29 22:45 | 29 | 2021-10-29 22:14 | 31 |  |  |  |  | Y |  |  |  | Y | [5 empty] | 0 | 202.12 | [23 empty] | 0 | 11.66 | A | [9 empty] | 801 | 1922 | 0 | 19 | 0 | 95 | 0 | 751 | 0 | 398 | 0 | 0 | 109 | 7
2021-10-29 | B67217 | 2 | 중탄소 | AE4340 |  | Al 탈산 | B | 5 | 76 | 49600 | 113.83 | C | A |  | A | 1 |  | 1 | 1540 | 1557 | 7600 |  |  | 7600 | 260.26 | 4 | 29202 | 1640 |  | Y | 44 | 38 | [7 empty] | 고승만 | 2 |  |  |  |  | Y |  | 104.6 | 12-4 | 203.99 | 19.69 | A |  | 1631 | 1 | 0.41 | 1546 | 1.45 | 57 | 21 | 285 | 4:45 | 18 | 21 | 0 | 51 |  | 64.96 | 0 | 0 | AR | 2021-10-29 23:14 | 2021-10-29 23:43 | 29 | 2021-10-29 22:47 | 57 |  |  |  |  | N | [8 empty] | 4.5 | 20.26 | 0 | [20 empty] | 0.68 |  |  | 0.4 | 0.4 | A | [9 empty] | 1049 | 0 | 269 | 26 | 0 | 265 | 0 | 500 | 0 | 206 | 0 | 0 | 0 | 45 |  |  | 4
2021-10-29 | A67810 | 1 | 저탄소 | SHPG2 | TUNDISH교체전 | Al 탈산 | B | 19 | 40 | 53700 | 74.63 | A | A | A |  | 1 | 1 |  | 1540 | 1586 | 6300 |  |  | 6300 | 64.12 | 12 | 98248 | 1626 |  | Y | 46 | 36 |  |  | A67807 |  |  |  |  | 조관훈 | 2 |  |  | Y |  |  |  | 105.2 | 13-2 | 0 | 181.14 | A |  | 1626 | 3 | 0.17 | 1583 | 1.48 | 75 | 37 | 314 | 5:14 | 16 | 17 | 83 | 0 |  | 0 |  | 999 | N2 | 2021-10-29 23:15 | 2021-10-29 23:43 | 28 | 2021-10-29 23:15 | 28 |  |  |  |  | Y |  |  |  | Y | [5 empty] | 0 | 16.75 | [23 empty] | 0.14 | 14.19 | A | [9 empty] | 1239 | 1617 | 0 | 0 | 0 | 96 | 0 | 497 | 0 | 398 | 0 | 0 | 0 | 20
2021-10-29 | B67218 | 2 | 중탄소 | AE4340 |  | Al 탈산 | B | 29 | 75 | 49500 | 116.7 | A | A |  | A | 1 |  | 2 | 1540 | 1540 | 8400 |  |  | 8400 | 86.58 | 14 | 97023 | 1646 |  | Y | 50 | 43 | [7 empty] | 임현진 | 2 |  |  |  |  | Y |  | 102.4 | 12-2 | 232.32 | 0 | A |  | 1637 | 1 | 0.38 | 1563 | 1.54 | 74 | 26 | 309 | 5:09 | 18 | 19 | 0 | 52 |  | 24.9 | 0 | 0 | AR | 2021-10-30 00:21 | 2021-10-30 00:53 | 32 | 2021-10-29 23:53 | 60 | [14 empty] | 14.66 | 0 | [20 empty] | 0.84 |  |  | 0.65 | 0.65 | A | [9 empty] | 922 | 0 | 528 | 0 | 0 | 307 | 0 | 506 | 0 | 207 | 0 | 0 | 56 | 38 |  |  | 4
2021-10-29 | A67811 | 1 | 저탄소 | KSG4120H | TUNDISH교체 | Al 탈산 | B | 21 | 41 | 52700 | 78.48 | A | A | A |  | 1 | 1 |  | 1540 | 1537 | 8200 |  |  | 8200 | 80.76 | 12 | 101532 | 1640 |  | Y | 45 | 41 |  |  | A67808 |  |  |  |  | 조관훈 | 2 |  | Y |  |  |  |  | 103.85 | 12-10 | 0 | 233.04 | A |  | 1640 | 3 | 0.16 | 1609 | 0.91 | 96 | 35 | 325 | 5:25 | 18 | 20 | 84 | 0 |  | 0 |  | 999 | N2 | 2021-10-30 00:17 | 2021-10-30 01:05 | 48 | 2021-10-30 00:17 | 48 |  |  |  |  | Y |  |  |  | Y | [5 empty] | 0 | 20.56 | [19 empty] | 2.28 |  |  |  | 0.14 | 15.67 | A | [9 empty] | 1093 | 586 | 0 | 325 | 0 | 187 | 0 | 983 | 0 | 597 | 0 | 0 | 0 | 5 |  |  |  |  | 1
2021-10-29 | B67219 | 2 | 중탄소 | AE4340 |  | Al 탈산 | B | 38 | 63 | 52200 | 90.22 | A | A |  | A | 1 |  | 1 | 1540 | 1542 | 7500 |  |  | 7500 | 51.57 | 20 | 145442 | 1631 |  | Y | 42 | 38 | [7 empty] | 임현진 | 2 |  |  |  |  | Y |  | 104.8 | 12-6 | 188.38 | 0 | A |  | 1623 | 1 | 0.38 | 1564 | 1.47 | 75 | 26 | 279 | 4:39 | 18 | 20 | 0 | 53 |  | 100.52 | 0 | 0 | AR | 2021-10-30 01:18 | 2021-10-30 02:04 | 45 | 2021-10-30 01:08 | 56 | [14 empty] | 26.8 | 0 | [20 empty] | 0.66 |  |  | 0.15 | 0.15 | A | [9 empty] | 1082 | 0 | 727 | 0 | 0 | 261 | 0 | 503 | 0 | 207 | 0 | 0 | 77 | 40 |  |  | 4
2021-10-29 | A67812 | 1 | 저탄소 | KSG4120H |  | Al 탈산 | B | 31 | 41 | 53200 | 77.67 | A | A | A |  | 1 | 1 |  | 1540 | 1563 | 6800 |  |  | 6800 | 80.37 | 10 | 84610 | 1624 |  | N | 43 | 35 |  |  | A67809 |  |  |  |  | 조관훈 | 2 |  |  | Y |  |  |  | 105.65 | 13-2 | 0 | 217.31 | A |  | 1624 | 3 | 0.17 | 1592 | 0.97 | 79 | 30 | 282 | 4:42 | 18 | 18 | 85 | 0 |  | 0 |  | 999 | N2 | 2021-10-30 01:12 | 2021-10-30 02:07 | 55 | 2021-10-30 01:10 | 57 |  |  |  |  | Y |  |  |  | Y | [5 empty] | 0 | 237.11 | [23 empty] | 0 | 0.48 | A | [9 empty] | 1099 | 696 | 0 | 496 | 0 | 183 | 0 | 696 | 0 | 496 | 0 | 0 | 0 | 14
2021-10-29 | B67220 | 2 | 중탄소 | AE4340M7 |  | Al 탈산 | B | 11 | 72 | 50050 | 103.45 | A | A |  | A | 1 |  | 2 | 1540 | 1525 | 7700 |  |  | 7700 | 188.17 | 5 | 40920 | 1632 |  | Y | 45 | 40 | [7 empty] | 임현진 | 2 |  |  |  |  | Y |  | 101.15 | 12-1 | 239 | 0 | A |  | 1620 | 1 | 0.45 | 1552 | 1.49 | 64 | 32 | 285 | 4:45 | 18 | 19 | 0 | 54 |  | 46.33 | 0 | 0 | AR | 2021-10-30 02:36 | 2021-10-30 03:07 | 31 | 2021-10-30 02:15 | 51 | [14 empty] | 29.39 | 0 | [20 empty] | 0.9 |  |  | 0.36 | 0.36 | A | [9 empty] | 1002 | 0 | 326 | 18 | 0 | 262 | 0 | 508 | 0 | 205 | 0 | 0 | 0 | 24 |  |  | 6
2021-10-29 | A67813 | 1 | 저탄소 | KSG4120H |  | Al 탈산 | B | 37 | 7 | 54200 | 83.27 | A | A | A |  | 1 | 1 |  | 1540 | 1539 | 6600 |  |  | 6600 | 65 | 12 | 101532 | 1614 |  | Y | 42 | 34 |  |  | A67810 |  |  |  |  | 조관훈 | 2 |  | Y |  |  |  |  | 103.1 | 13-7 | 0 | 156.35 | A |  | 1602 | 3 | 0.16 | 1575 | 0.66 | 62 | 22 | 322 | 5:22 | 18 | 18 | 86 | 0 |  | 0 |  | 999 | N2 | 2021-10-30 02:25 | 2021-10-30 03:05 | 40 | 2021-10-30 02:25 | 40 |  |  |  |  | Y |  |  |  | Y | [5 empty] | 0 | 17.45 | [23 empty] | 0.11 | 8.04 | A | [9 empty] | 699 | 951 | 0 | 478 | 0 | 158 | 0 | 942 | 0 | 495 | 0 | 0 | 47 | 19
2021-10-29 | A67814 | 1 | 저탄소 | KSG4120H |  | Al 탈산 | B | 19 | 41 | 53200 | 88 | A | A | A |  | 1 | 1 |  | 1540 | 1552 | 6700 |  |  | 6700 | 65.99 | 12 | 101532 | 1624 |  | Y | 42 | 35 |  |  | A67811 |  |  |  |  | 조관훈 | 2 |  |  | Y |  |  |  | 102.65 | 12-9 | 0 | 197.58 | A |  | 1624 | 3 | 0.16 | 1584 | 0.89 | 71 | 29 | 283 | 4:43 | 18 | 18 | 87 | 0 |  | 0 |  | 999 | N2 | 2021-10-30 03:27 | 2021-10-30 04:02 | 36 | 2021-10-30 03:25 | 37 |  |  |  |  | Y |  |  |  | Y | [5 empty] | 0 | 272.85 | [23 empty] | 0.34 | 26.21 | A | [9 empty] | 1019 | 855 | 0 | 306 | 0 | 157 | 0 | 841 | 0 | 562 | 0 | 0 | 47 | 14
2021-10-29 | B67221 | 2 | 중탄소 | AE4340M7 |  | Al 탈산 | B | 5 | 77 | 49550 | 101.62 | A | A |  | A | 1 |  | 1 | 1540 | 1517 | 8100 |  |  | 8100 | 76.13 | 13 | 106392 | 1626 |  | Y | 46 | 40 | [7 empty] | 임현진 | 2 |  |  |  |  | Y |  | 105.55 | 12-4 | 193.94 | 0 | A |  | 1616 | 1 | 0.45 | 1557 | 1.25 | 69 | 37 | 249 | 4:09 | 18 | 18 | 0 | 55 |  | 49.95 | 0 | 0 | AR | 2021-10-30 03:44 | 2021-10-30 04:06 | 22 | 2021-10-30 03:28 | 39 | [14 empty] | 13.96 | 0 | [20 empty] | 0.72 |  |  | 0.45 | 0.45 | A | [9 empty] | 1043 | 0 | 98 | 13 | 0 | 247 | 0 | 508 | 0 | 205 | 0 | 0 | 57 | 10 |  |  | 6
2021-10-29 | B67222 | 2 | 중탄소 | AE4340M7 | TUNDISH교체전 | Al 탈산 | B | 29 | 76 | 49150 | 103.88 | A | A |  | A | 1 |  | 1 | 1540 | 1533 | 7700 |  |  | 7700 | 68.69 | 14 | 112095 | 1620 |  | Y | 45 | 41 | [7 empty] | 임현진 | 2 |  |  |  |  | Y |  | 110.95 | 12-9 | 203.87 | 0 | A |  | 1610 | 1 | 0.38 | 1549 | 1.17 | 61 | 33 | 253 | 4:13 | 18 | 20 | 0 | 56 |  | 25.36 | 0 | 0 | AR | 2021-10-30 04:47 | 2021-10-30 05:09 | 22 | 2021-10-30 04:29 | 41 |  |  |  |  | N | [8 empty] | 3 | 9.2 | 0 | [20 empty] | 1.06 |  |  | 0.54 | 0.54 | A | [9 empty] | 1189 | 0 | 350 | 32 | 0 | 273 | 0 | 505 | 0 | 208 | 0 | 0 | 56 | 25 |  |  | 6
2021-10-29 | A67815 | 1 | 저탄소 | KSG4120H |  | Al 탈산 | B | 21 | 42 | 52700 | 73.83 | A | A | A |  | 1 | 1 |  | 1540 | 1521 | 7200 |  |  | 7200 | 70.91 | 12 | 101532 | 1611 |  | Y | 41 | 38 |  |  | A67812 |  |  |  |  | 조관훈 | 2 |  | Y |  |  |  |  | 102 | 12-8 | 0 | 217.17 | A |  | 1611 | 3 | 0.16 | 1581 | 0.91 | 68 | 27 | 297 | 4:57 | 18 | 18 | 88 | 0 |  | 0 |  | 999 | N2 | 2021-10-30 04:35 | 2021-10-30 05:01 | 26 | 2021-10-30 04:35 | 26 |  |  |  |  | Y |  |  |  | Y | [5 empty] | 0 | 18.19 | [23 empty] | 0.62 | 29.67 | A | [9 empty] | 932 | 935 | 0 | 429 | 0 | 183 | 0 | 696 | 0 | 494 | 0 | 0 | 27 | 20
2021-10-29 | B67223 | 2 | 중탄소 | AE15B36C2 | TUNDISH교체 | Si 탈산 | B | 38 | 64 | 52600 | 122.75 | A | A |  | A | 1 |  | 1 | 1540 | 1519 | 10000 |  |  | 10000 | 104.08 | 12 | 96084 | 1662 |  | Y | 59 | 53 | [7 empty] | 임현진 | 2 |  |  |  |  | Y |  | 104.7 | 12-6 | 198.21 | 0 | A |  | 1661 | 1 | 0.47 | 1589 | 1.5 | 91 | 34 | 362 | 6:02 | 15 | 21 | 0 | 57 |  | 29.53 | 0 | 0 | AR | 2021-10-30 06:06 | 2021-10-30 06:41 | 35 | 2021-10-30 05:44 | 57 | [14 empty] | 11.4 | 0 | [19 empty] | 1.75 |  |  |  | 0.15 | 0.15 | B | [9 empty] | 221 | 0 | 542 | 101 | 0 | 0 | 0 | 700 | 0 | 0 | 0 | 0 | 103 | 10 |  |  | 6 |  | 1
2021-10-29 | A67816 | 1 | 저탄소 | KSG4120H |  | Al 탈산 | B | 31 | 42 | 53600 | 76.12 | A | A | A |  | 1 | 1 |  | 1540 | 1562 | 5900 |  |  | 5900 | 58.11 | 12 | 101532 | 1624 |  | Y | 42 | 31 |  |  | A67813 |  |  |  |  | 조관훈 | 2 |  | Y | [6 empty] | 0 | 154.91 | A |  | 1624 | 3 | 0.16 | 1586 | 1.19 | 73 | 35 | 303 | 5:03 | 18 | 18 | 89 | 0 |  | 0 |  | 999 | N2 | 2021-10-30 05:38 | 2021-10-30 05:57 | 19 | 2021-10-30 05:36 | 21 |  |  |  |  | Y |  |  |  | Y | [5 empty] | 0 | 223.23 | [23 empty] | 0 | 0.01 | A | [9 empty] | 1224 | 750 | 0 | 439 | 0 | 230 | 0 | 698 | 0 | 298 | 0 | 0 | 45 | 20 |  |  | 5
2021-10-29 | B67224 | 2 | 중탄소 | AE15B36C2 |  | Si 탈산 | B | 11 | 73 | 49500 | 96.55 | A | B |  | B | 1 |  | 1 | 1540 | 1537 | 7400 |  |  | 7400 | 79.32 | 12 | 93295 | 1628 |  | Y | 44 | 39 | [7 empty] | 임현진 | 2 |  |  |  |  | Y |  | 103.1 | 12-3 | 192.55 | 0 | A |  | 1622 | 1 | 0.45 | 1555 | 1.69 | 57 | 14 | 288 | 4:48 | 15 | 16 | 0 | 58 |  | 29.35 | 0 | 0 | AR | 2021-10-30 06:58 | 2021-10-30 07:49 | 52 | 2021-10-30 06:37 | 73 |  |  |  |  | N | [8 empty] | 4.7 | 12.19 | 0 | [23 empty] | 0.41 | 0.41 | A | [9 empty] | 206 | 0 | 485 | 63 | 0 | 0 | 0 | 804 | 0 | 0 | 0 | 0 | 154 | 32 |  |  | 4
2021-10-29 | A67817 | 1 | 저탄소 | KSG4120H |  | Al 탈산 | B | 37 | 8 | 54600 | 76.02 | A | B | B |  | 1 | 1 |  | 1540 | 1575 | 5700 |  |  | 5700 | 56.14 | 12 | 101532 | 1619 |  | Y | 43 | 33 |  |  | A67814 |  |  |  |  | 조관훈 | 2 |  |  | Y |  |  |  | 102.9 | 13-7 | 0 | 218.35 | A |  | 1619 | 3 | 0.16 | 1583 | 1.16 | 70 | 32 | 276 | 4:36 | 18 | 18 | 90 | 0 |  | 0 |  | 700 | N2 | 2021-10-30 06:40 | 2021-10-30 07:03 | 23 | 2021-10-30 06:38 | 25 |  |  |  |  | Y |  |  |  | Y | [5 empty] | 0 | 190.97 | [23 empty] | 0 | 0.01 | A | [9 empty] | 1108 | 713 | 0 | 363 | 0 | 209 | 0 | 751 | 0 | 496 | 0 | 0 | 41 | 18 |  |  | 7
2021-10-30 | B67225 | 2 | 중탄소 | AE15B36C2 |  | Si 탈산 | B | 5 | 78 | 49300 | 94.22 | B | B |  | B | 1 |  | 1 | 1540 | 1552 | 7200 |  |  | 7200 | 74.06 | 17 | 97223 | 1664 |  | Y | 42 | 37 | [7 empty] | 최남길 | 2 |  |  |  |  | Y |  | 100.7 | 11-10 | 195.16 | 0 | A |  | 1656 | 1 | 0.56 | 1582 | 1.76 | 84 | 33 | 295 | 4:55 | 15 | 16 | 0 | 59 | 100 | 97.67 | 0 | 0 | AR | 2021-10-30 07:53 | 2021-10-30 08:51 | 59 | 2021-10-30 07:35 | 77 |  |  |  |  | N | [8 empty] | 5.5 | 22.2 | 0 | [23 empty] | 0.29 | 0.29 | A | [9 empty] | 283 | 0 | 180 | 36 | 0 | 0 | 0 | 642 | 0 | 0 | 0 | 0 | 93 | 5 |  |  | 4
2021-10-30 | A67818 | 1 | 저탄소 | KSG4120H | TUNDISH교체전 | Al 탈산 | B | 19 | 42 | 53100 | 74.78 | B | B | B |  | 1 | 1 |  | 1540 | 1577 | 4700 |  |  | 4700 | 55.19 | 11 | 85163 | 1613 |  | Y | 43 | 28 | [7 empty] | 김형철 | 2 |  | Y |  |  |  |  | 97.5 | 12-3 | 0 | 226.79 | A |  | 1613 | 3 | 0.16 | 1584 | 0.94 | 71 | 30 | 266 | 4:26 | 18 | 18 | 91 | 0 |  | 0 |  | 700 | N2 | 2021-10-30 07:40 | 2021-10-30 08:11 | 31 | 2021-10-30 07:38 | 32 |  |  |  |  | Y |  |  |  | Y | [5 empty] | 0 | 194.15 | [23 empty] | 0 | 1.4 | A | [9 empty] | 898 | 735 | 0 | 390 | 0 | 250 | 0 | 498 | 0 | 297 | 0 | 0 | 0 | 19
2021-10-30 | B67226 | 2 | 중탄소 | AE15B36C2 |  | Si 탈산 | B | 29 | 77 | 49150 | 125.68 | B | B |  | B | 1 |  | 1 | 1540 | 1532 | 9100 |  |  | 9100 | 91.95 | 14 | 98962 | 1661 |  | Y | 60 | 53 | [7 empty] | 최남길 | 2 |  |  |  |  | Y |  | 106.05 | 12-5 | 273.34 | 0 | A |  | 1641 | 1 | 0.5 | 1565 | 1.43 | 67 | 34 | 341 | 5:41 | 15 | 16 | 0 | 60 |  | 52.12 | 0 | 0 | AR | 2021-10-30 09:25 | 2021-10-30 09:51 | 27 | 2021-10-30 09:04 | 48 |  |  |  |  | N | [8 empty] | 4.8 | 17.06 | 0 | [23 empty] | 0.27 | 0.27 | A | [9 empty] | 351 | 0 | 274 | 70 | 0 | 0 | 0 | 623 | 0 | 0 | 0 | 0 | 94 | 16 |  |  | 4
2021-10-30 | A67819 | 1 | 고탄소 | STB2 | TUNDISH교체 | Al 탈산 | B | 21 | 43 | 52700 | 87.43 | B | B | B |  | 1 | 1 |  | 1520 | 1562 | 6200 |  |  | 6200 | 73.28 | 10 | 84610 | 1589 |  | Y | 44 | 39 | [7 empty] | 김형철 | 2 | [6 empty] | 101.95 | 12-7 | 224.03 | 0 | A |  | 1589 | 3 | 0.16 | 1548 | 0.95 | 92 | 40 | 302 | 5:02 | 25 | 26 | 92 | 0 |  | 0 |  | 450 | AR | 2021-10-30 09:02 | 2021-10-30 09:35 | 33 | 2021-10-30 09:01 | 34 |  |  |  |  | Y |  |  |  | Y | [5 empty] | 140.24 | 80.57 | [19 empty] | 1.64 |  |  |  | 1.07 | 2.58 | A |  |  | 8.352 | 31.131 | 48.933 | 0.352 | 5.858 | 1.571 | 1455.36 | 0 | 75 | 257 | 0 | 0 | 116 | 0 | 397 | 0 | 1192 | 0 | 0 | 0 | 39 |  |  |  |  | 1
2021-10-30 | A67820 | 1 | 고탄소 | STB2 |  | Al 탈산 | B | 31 | 43 | 52500 | 91.98 | B | B | B |  | 1 | 1 |  | 1520 | 1535 | 5800 |  |  | 5800 | 38.08 | 18 | 152298 | 1561 |  | Y | 46 | 34 | [7 empty] | 김형철 | 2 | [6 empty] | 103.9 | 12-9 | 170.63 | 0 | A |  | 1552 | 3 | 0.15 | 1519 | 0.73 | 63 | 30 | 266 | 4:26 | 25 | 25 | 93 | 0 |  | 0 |  | 450 | AR | 2021-10-30 10:12 | 2021-10-30 10:34 | 22 | 2021-10-30 10:11 | 23 |  |  |  |  | Y |  |  |  | Y | [5 empty] | 205.53 | 0 | [20 empty] | 1.1 |  |  | 3.09 | 2.58 | A |  |  | 10.335 | 28.057 | 50.407 | 0.214 | 4.877 | 1.796 | 1501.75 | 0 | 12 | 65 | 0 | 0 | 118 | 0 | 426 | 0 | 1096 | 0 | 0 | 0 | 40
2021-10-30 | B67227 | 2 | 중탄소 | AE15B36C2 |  | Si 탈산 | B | 38 | 65 | 52050 | 105.48 | B | B |  | B | 1 |  | 1 | 1540 | 1514 | 7700 |  |  | 7700 | 78.32 | 13 | 98314 | 1637 | 360 | Y | 47 | 40 | [7 empty] | 최남길 | 2 |  |  |  |  | Y |  | 96.25 | 11-8 | 124.41 | 0 | A |  | 1628 | 1 | 0.43 | 1564 | 1.27 | 66 | 30 | 317 | 5:17 | 15 | 16 | 0 | 61 |  | 34.49 | 0 | 0 | AR | 2021-10-30 10:26 | 2021-10-30 10:56 | 30 | 2021-10-30 10:09 | 47 |  |  |  |  | N | [8 empty] | 5 | 13.15 | 0 | [23 empty] | 0.2 | 0.2 | A | [9 empty] | 275 | 0 | 0 | 51 | 0 | 0 | 0 | 902 | 0 | 0 | 0 | 0 | 151 | 5 |  |  | 4
2021-10-30 | A67821 | 1 | 고탄소 | SEAH-BQ1 | 유사강종연연주 | Al 탈산 | B | 37 | 9 | 54300 | 90.13 | B | B | B |  | 1 | 1 |  | 1520 | 1544 | 4900 |  |  | 4900 | 96.52 | 6 | 50766 | 1558 |  | Y | 44 | 40 | [7 empty] | 김형철 | 2 | [6 empty] | 102.3 | 13-6 | 266.61 | 0 | A |  | 1558 | 3 | 0.16 | 1520 | 0.83 | 65 | 29 | 291 | 4:51 | 30 | 30 | 94 | 0 |  | 0 |  | 570 | Ar | 2021-10-30 11:13 | 2021-10-30 11:35 | 23 | 2021-10-30 11:11 | 24 |  |  |  |  | Y |  |  |  | Y | [5 empty] | 228.34 | 0 | [20 empty] | 1.12 |  |  | 4.51 | 2.58 | A |  |  | 8.358 | 31.979 | 47.41 | 0.321 | 5.672 | 1.482 | 1474.13 | 0 | 1863 | 0 | 277 | 0 | 182 | 0 | 298 | 0 | 796 | 0 | 0 | 0 | 115
2021-10-30 | B67228 | 2 | 중탄소 | AE15B36C2 |  | Si 탈산 | B | 11 | 74 | 50200 | 97.82 | B | B |  | B | 1 |  | 1 | 1540 | 1551 | 6200 |  |  | 6200 | 63.1 | 17 | 98260 | 1628 |  | Y | 41 | 33 | [7 empty] | 임승우 | 2 | [6 empty] | 104.2 | 12-4 | 199.52 | 0 | A |  | 1608 | 1 | 0.39 | 1551 | 1.38 | 53 | 20 | 309 | 5:09 | 15 | 16 | 0 | 62 | 27 | 27.04 | 0 | 0 | AR | 2021-10-30 11:43 | 2021-10-30 12:01 | 18 | 2021-10-30 11:24 | 37 |  |  |  |  | N | [8 empty] | 4.6 | 13.75 | 0 | [23 empty] | 0.18 | 0.18 | B | [9 empty] | 267 | 0 | 233 | 50 | 0 | 0 | 0 | 897 | 0 | 0 | 0 | 0 | 127 | 31 |  |  | 3
2021-10-30 | A67822 | 1 | 고탄소 | SEAH-BQ1 |  | Al 탈산 | B | 19 | 43 | 53200 | 86.22 | B | B | B |  | 1 | 1 |  | 1520 | 1530 | 4700 |  |  | 4700 | 56.51 | 10 | 83164 | 1561 |  | Y | 42 | 28 | [7 empty] | 김형철 | 2 |  | Y |  |  |  |  | 102.2 | 12-8 | 235.4 | 0 | A |  | 1561 | 3 | 0.16 | 1521 | 0.91 | 66 | 33 | 252 | 4:12 | 30 | 30 | 95 | 0 |  | 0 |  | 570 | Ar | 2021-10-30 12:24 | 2021-10-30 12:39 | 15 | 2021-10-30 12:23 | 16 |  |  |  |  | Y |  |  |  | Y | [5 empty] | 225.48 | 0 | [20 empty] | 1.237 |  |  | 6.26 | 2.58 | A |  |  | 6.905 | 33.448 | 47.231 | 0.157 | 6.84 | 1.412 | 1443.43 | 0 | 1682 | 0 | 181 | 0 | 169 | 0 | 297 | 0 | 798 | 0 | 0 | 0 | 83
2021-10-30 | B67229 | 2 | 중탄소 | AE15B36C2 |  | Si 탈산 | B | 5 | 79 | 48700 | 102.65 | B | B |  | B | 1 |  | 1 | 1540 | 1547 | 6800 |  |  | 6800 | 72.48 | 17 | 93814 | 1634 |  | Y | 46 | 38 | [7 empty] | 임승우 | 2 |  |  |  |  | Y |  |  |  | 149.32 | 0 | A |  | 1617 | 1 | 0.39 | 1552 | 1.39 | 54 | 25 | 286 | 4:46 | 15 | 16 | 0 | 63 |  | 30.43 | 0 | 0 | AR | 2021-10-30 12:49 | 2021-10-30 13:12 | 22 | 2021-10-30 12:29 | 43 |  |  |  |  | N | [8 empty] | 5 | 17.77 | 0 | [23 empty] | 0.3 | 0.3 | A | [9 empty] | 340 | 0 | 257 | 59 | 0 | 0 | 0 | 697 | 0 | 0 | 0 | 0 | 103 | 8 |  |  | 4
2021-10-30 | A67823 | 1 | 고탄소 | SEAH-BQ1 |  | Al 탈산 | B | 21 | 44 | 52600 | 92.52 | B | B | B |  | 1 | 1 |  | 1520 | 1531 | 5200 |  |  | 5200 | 51.22 | 12 | 101532 | 1554 |  | Y | 44 | 31 | [7 empty] | 김형철 | 2 |  | Y |  |  |  |  | 102.6 | 12-8 | 230.98 | 0 | A |  | 1574 | 3 | 0.19 | 1530 | 0.92 | 75 | 41 | 325 | 5:25 | 30 | 30 | 96 | 0 |  | 0 |  | 530 | Ar | 2021-10-30 13:27 | 2021-10-30 13:41 | 14 | 2021-10-30 13:26 | 15 | [14 empty] | 242.44 | 0 | [20 empty] | 0.971 |  |  | 8.52 | 2.58 | A |  |  | 6.275 | 33.147 | 47.798 | 0.324 | 7.617 | 1.442 | 1420.13 | 0 | 1697 | 0 | 162 | 0 | 145 | 0 | 298 | 0 | 796 | 0 | 0 | 0 | 48
2021-10-30 | B67230 | 2 | 중탄소 | AE15B36C2 | TUNDISH교체전 | Si 탈산 | B | 29 | 78 | 49100 | 104.72 | B | B |  | B | 1 |  | 1 | 1540 | 1535 | 7900 |  |  | 7900 | 79.62 | 17 | 99224 | 1654 |  | Y | 49 | 40 | [7 empty] | 김규완 | 2 |  |  |  |  | Y |  |  |  | 221.35 | 0 | A |  | 1645 | 1 | 0.43 | 1566 | 1.91 | 68 | 35 | 289 | 4:49 | 15 | 22 | 0 | 64 |  | 49.91 | 0 | 0 | AR | 2021-10-30 13:56 | 2021-10-30 14:16 | 21 | 2021-10-30 13:35 | 41 |  |  |  |  | N | [8 empty] | 4.8 | 18.7 | 0 | [23 empty] | 0.31 | 0.31 | A | [9 empty] | 341 | 0 | 221 | 48 | 0 | 0 | 0 | 804 | 0 | 0 | 0 | 0 | 103 | 24 |  |  | 6
2021-10-30 | A67824 | 1 | 고탄소 | SEAH-BQ1 |  | Al 탈산 | B | 31 | 44 | 52400 | 100.28 | B | B | D |  | 1 | 1 |  | 1520 | 1566 | 5100 |  |  | 5100 | 60.28 | 10 | 84610 | 1555 |  | Y | 54 | 30 | [7 empty] | 박재승 | 2 |  |  | Y |  |  |  | 102.3 | 12-8 | 259.17 | 0 | A |  | 1555 | 3 | 0.15 | 1525 | 0.67 | 70 | 41 | 276 | 4:36 | 30 | 30 | 97 | 0 |  | 0 |  | 530 | Ar | 2021-10-30 14:34 | 2021-10-30 14:43 | 9 | 2021-10-30 14:33 | 11 |  |  |  |  | Y |  |  |  | Y | [5 empty] | 226.41 | 0 | [20 empty] | 1.234 |  |  | 10.1 | 2.58 | A |  |  | 6.254 | 34.5 | 46.735 | 0.144 | 7.472 | 1.354 | 1431.26 | 0 | 1693 | 0 | 251 | 0 | 142 | 0 | 295 | 0 | 796 | 0 | 0 | 0 | 54
2021-10-30 | B67231 | 2 | 중탄소 | SMNB440HA | TUNDISH교체 | Al 탈산 | B | 38 | 66 | 52200 | 117.88 | B | B |  | D | 1 |  | 1 | 1540 | 1561 | 7800 |  |  | 7800 | 86.64 | 13 | 90028 | 1674 |  | Y | 45 | 39 | [7 empty] | 임승우 | 2 | [6 empty] | 98.3 | 11-9 | 157.26 | 0 | A |  | 1657 | 1 | 0.46 | 1583 | 1.23 | 88 | 39 | 267 | 4:27 | 18 | 19 | 0 | 65 |  | 91.26 | 0 | 0 | AR | 2021-10-30 15:07 | 2021-10-30 15:45 | 39 | 2021-10-30 14:45 | 60 |  |  |  |  | Y | [8 empty] | 4.5 | 24.18 | 0 | [19 empty] | 2.25 |  |  |  | 0.39 | 0.39 | B | [9 empty] | 0 | 0 | 186 | 17 | 0 | 217 | 0 | 604 | 0 | 205 | 0 | 0 | 68 | 0 |  |  | 4 |  | 1
2021-10-30 | A67825 | 1 | 고탄소 | SEAH-BQ1 |  | Al 탈산 | B | 37 | 10 | 54800 | 86.15 | D | D | D |  | 1 | 1 |  | 1520 | 1533 | 5100 |  |  | 5100 | 50.23 | 12 | 101532 | 1559 |  | Y | 45 | 30 | [7 empty] | 김덕진 | 2 | [6 empty] | 104.3 | 13-8 | 282.89 | 0 | A |  | 1559 | 3 | 0.16 | 1522 | 0.9 | 67 | 38 | 139 | 2:19 | 30 | 30 | 98 | 0 |  | 0 |  | 550 | Ar | 2021-10-30 15:32 | 2021-10-30 15:45 | 14 | 2021-10-30 15:31 | 14 |  |  |  |  | Y |  |  |  | Y | [5 empty] | 214.69 | 0 | [20 empty] | 1.023 |  |  | 11.51 | 2.58 | A |  |  | 6.31 | 34.089 | 47.471 | 0.369 | 7.523 | 1.392 | 1426.2 | 0 | 1778 | 0 | 311 | 0 | 143 | 0 | 396 | 0 | 895 | 0 | 0 | 99 | 91
2021-10-30 | B67232 | 2 | 중탄소 | SMNB440HA |  | Al 탈산 | B | 11 | 75 | 49800 | 103.45 | D | D |  | D | 1 |  | 1 | 1540 | 1543 | 7800 |  |  | 7800 | 83.86 | 13 | 93010 | 1630 |  | Y | 47 | 43 | [7 empty] | 김규완 | 2 | [6 empty] | 95.9 | 11-5 | 100.59 | 0 | A |  | 1632 | 1 | 0.5 | 1559 | 1.55 | 64 | 25 | 288 | 4:48 | 18 | 19 | 0 | 66 |  | 132.53 | 0 | 0 | AR | 2021-10-30 16:03 | 2021-10-30 16:48 | 45 | 2021-10-30 15:46 | 62 |  |  |  |  | Y | [8 empty] | 5 | 29.96 | 0 | [23 empty] | 0.19 | 0.19 | A | [9 empty] | 0 | 0 | 0 | 43 | 0 | 233 | 0 | 699 | 0 | 199 | 0 | 0 | 0 | 65 |  |  | 4
2021-10-30 | A67826 | 1 | 고탄소 | SEAH-BQ1 |  | Al 탈산 | B | 19 | 44 | 51100 | 82.95 | D | D | D |  | 1 | 1 |  | 1520 | 1531 | 5700 |  |  | 5700 | 56.14 | 12 | 101532 | 1563 |  | Y | 41 | 35 | [7 empty] | 김덕진 | 2 |  |  | Y |  |  |  | 109.6 | 13-5 | 242.36 | 0 | A |  | 1563 | 3 | 0.17 | 1563 | 0 | 108 | 34 | 285 | 4:45 | 30 | 31 | 99 | 0 |  | 0 |  | 550 | Ar | 2021-10-30 16:28 | 2021-10-30 16:50 | 23 | 2021-10-30 16:27 | 24 |  |  |  |  | Y |  |  |  | Y | [5 empty] | 205.37 | 0 | [20 empty] | 0.886 |  |  | 12.86 | 2.58 | A |  |  | 6.772 | 33.234 | 47.931 | 0.295 | 7.077 | 1.442 | 1438.09 | 0 | 1918 | 0 | 355 | 0 | 140 | 0 | 394 | 0 | 949 | 0 | 0 | 149 | 46
2021-10-30 | B67233 | 2 | 중탄소 | SMNB440HA |  | Al 탈산 | B | 5 | 80 | 48800 | 94.03 | D | D |  | D | 1 |  | 1 | 1540 | 1542 | 7000 |  |  | 7000 | 73.97 | 12 | 94632 | 1633 |  | Y | 43 | 39 | [7 empty] | 김규완 | 2 |  |  |  |  | Y |  | 101.8 | 11-10 | 60.85 | 0 | A |  | 1625 | 1 | 0.5 | 1557 | 1.46 | 62 | 27 | 262 | 4:22 | 18 | 19 | 0 | 67 |  | 108.17 | 0 | 0 | AR | 2021-10-30 17:13 | 2021-10-30 17:49 | 36 | 2021-10-30 17:01 | 48 |  |  |  |  | Y | [8 empty] | 4.5 | 25.27 | 0 | [23 empty] | 0.19 | 0.19 | B | [9 empty] | 0 | 0 | 0 | 13 | 0 | 205 | 0 | 694 | 0 | 201 | 0 | 0 | 0 | 52 |  |  | 4
2021-10-30 | A67827 | 1 | 고탄소 | SEAH-BQ1 |  | Al 탈산 | B | 21 | 45 | 52900 | 90.5 | D | D | D |  | 1 | 1 |  | 1520 | 1537 | 5100 |  |  | 5100 | 50.23 | 12 | 101532 | 1554 | 1080 | Y | 44 | 32 | [7 empty] | 김덕진 | 2 |  | Y |  |  |  |  | 105.15 | 12-10 | 291.45 | 0 | A |  | 1554 | 3 | 0.15 | 1511 | 0.91 | 56 | 27 | 270 | 4:30 | 30 | 30 | 100 | 0 |  | 0 |  | 550 | Ar | 2021-10-30 17:34 | 2021-10-30 17:58 | 25 | 2021-10-30 17:33 | 25 |  |  |  |  | Y |  |  |  | Y | [5 empty] | 240.53 | 0 | [20 empty] | 1.033 |  |  | 14.47 | 2.58 | A | [9 empty] | 0 | 1785 | 0 | 309 | 0 | 137 | 0 | 392 | 0 | 896 | 0 | 0 | 74 | 53
2021-10-30 | B67234 | 2 | 중탄소 | SMNB440HA | 잔강최소화전 | Al 탈산 | B | 29 | 79 | 48850 | 91.13 | D | D |  | D | 1 |  | 1 | 1540 | 1529 | 7400 |  |  | 7400 | 71.64 | 14 | 103292 | 1629 |  | Y | 40 | 38 | [7 empty] | 김규완 | 2 |  |  |  |  | Y |  | 96.35 | 11-5 | 82.34 | 0 | A |  | 1632 | 1 | 0.51 | 1557 | 1.74 | 62 | 28 | 250 | 4:10 | 18 | 19 | 0 | 68 |  | 132.71 | 0 | 0 | AR | 2021-10-30 18:29 | 2021-10-30 18:54 | 25 | 2021-10-30 18:16 | 38 |  |  |  |  | Y | [8 empty] | 5 | 29.73 | 0 | [23 empty] | 0.14 | 0.14 | A | [9 empty] | 0 | 0 | 260 | 0 | 0 | 151 | 0 | 698 | 0 | 204 | 0 | 0 | 0 | 93 |  |  | 4
2021-10-30 | A67828 | 1 | 고탄소 | SEAH-BQ1 |  | Al 탈산 | B | 31 | 45 | 52300 | 87.7 | D | D | D |  | 1 | 1 |  | 1520 | 1533 | 4800 |  |  | 4800 | 56.73 | 10 | 84610 | 1559 |  | Y | 40 | 35 | [7 empty] | 김덕진 | 2 |  | Y |  |  |  |  | 100 | 12-5 | 285.7 | 0 | A |  | 1559 | 3 | 0.16 | 1521 | 0 | 66 | 30 | 2104 | 35:04 | 30 | 31 | 101 | 0 |  | 0 |  | 550 | Ar | 2021-10-30 18:35 | 2021-10-30 19:04 | 29 | 2021-10-30 18:34 | 30 |  |  |  |  | Y |  |  |  | Y | [5 empty] | 565.63 | 0 | [20 empty] | 1.217 |  |  | 15.95 | 2.58 | A |  |  | 6.283 | 33.19 | 47.308 | 0.364 | 7.529 | 1.425 | 1420.13 | 0 | 1717 | 0 | 328 | 0 | 123 | 0 | 296 | 0 | 797 | 0 | 0 | 0 | 34
2021-10-30 | B67235 | 2 | 중탄소 | SMNB440HK | 잔강최소화 | Al 탈산 | B | 38 | 67 | 51650 | 95.9 | D | D |  | D | 1 |  | 1 | 1540 | 1543 | 7700 |  |  | 7700 | 83.57 | 12 | 92136 | 1627 |  | Y | 46 | 42 | [7 empty] | 김규완 | 2 |  |  |  |  | Y |  | 98.25 | 11-9 | 97.52 | 0 | A |  | 1629 | 1 | 0.47 | 1566 | 1.41 | 73 | 31 | 234 | 3:54 | 18 | 19 | 0 | 69 |  | 56.82 | 0 | 0 | AR | 2021-10-30 19:39 | 2021-10-30 20:10 | 30 | 2021-10-30 19:28 | 42 |  |  |  |  | Y | [8 empty] | 4 | 14.69 | 0 | [23 empty] | 0.14 | 0.14 | A | [9 empty] | 38 | 0 | 207 | 70 | 0 | 214 | 0 | 701 | 0 | 205 | 0 | 0 | 0 | 25 |  |  | 4
2021-10-30 | A67829 | 1 | 고탄소 | STB2 |  | Al 탈산 | B | 37 | 11 | 53500 | 85.78 | D | D | D |  | 1 | 1 |  | 1520 | 1535 | 5000 |  |  | 5000 | 49.25 | 12 | 101532 | 1551 |  | Y | 44 | 30 | [7 empty] | 김덕진 | 2 |  | Y |  |  |  |  | 101.9 | 13-5 | 288.35 | 0 | A |  | 1551 | 3 | 0.15 | 1518 | 0.85 | 62 | 29 | 282 | 4:42 | 25 | 25 | 102 | 0 |  | 0 |  | 550 | AR | 2021-10-30 19:45 | 2021-10-30 20:05 | 21 | 2021-10-30 19:42 | 23 |  |  |  |  | Y |  |  |  | Y | [5 empty] | 196.61 | 0 | [20 empty] | 1.04 |  |  | 17.65 | 2.58 | A | [9 empty] | 0 | 0 | 192 | 29 | 0 | 127 | 0 | 498 | 0 | 398 | 0 | 0 | 0 | 49
2021-10-30 | B67236 | 2 | 중탄소 | SMNB440HK |  | Al 탈산 | B | 11 | 76 | 49650 | 90.55 | D | D |  | D | 1 |  | 1 | 1540 | 1537 | 7600 |  |  | 7600 | 78.44 | 16 | 96884 | 1632 |  | Y | 42 | 38 | [7 empty] | 김규완 | 2 | [6 empty] | 99.85 | 11-9 | 120.49 | 0 | A |  | 1633 | 1 | 0.52 | 1559 | 1.77 | 66 | 35 | 246 | 4:06 | 18 | 19 | 0 | 70 | 85 | 80.75 | 0 | 0 | AR | 2021-10-30 20:46 | 2021-10-30 21:10 | 23 | 2021-10-30 20:33 | 37 |  |  |  |  | Y | [8 empty] | 4.5 | 19.25 | 0 | [20 empty] | 0.74 |  |  | 0.16 | 0.16 | A | [9 empty] | 0 | 0 | 142 | 0 | 0 | 150 | 0 | 760 | 0 | 204 | 0 | 0 | 56 | 31
2021-10-30 | A67830 | 1 | 고탄소 | STB2 |  | Al 탈산 | B | 19 | 45 | 50800 | 89.4 | D | D | D |  | 1 | 1 |  | 1520 | 1530 | 5700 |  |  | 5700 | 56.14 | 12 | 101532 | 1553 |  | Y | 46 | 35 | [7 empty] | 차승주 | 2 |  |  | Y |  |  |  | 114.3 | 13-10 | 309.91 | 0 | A |  | 1553 | 3 | 0.16 | 1515 | 0.9 | 59 | 26 | 263 | 4:23 | 25 | 25 | 103 | 0 |  | 0 |  | 550 | AR | 2021-10-30 20:48 | 2021-10-30 21:09 | 21 | 2021-10-30 20:47 | 22 |  |  |  |  | Y |  |  |  | Y | [5 empty] | 210.51 | 0 | [20 empty] | 1.008 |  |  | 19.18 | 2.58 | A | [9 empty] | 0 | 36 | 244 | 24 | 0 | 127 | 0 | 647 | 0 | 453 | 0 | 0 | 0 | 55
2021-10-30 | A67831 | 1 | 고탄소 | STB2 |  | Al 탈산 | B | 21 | 46 | 51700 | 84.97 | D | D | D |  | 1 | 1 |  | 1520 | 1558 | 4100 |  |  | 4100 | 40.38 | 12 | 101532 | 1553 |  | Y | 46 | 24 | [7 empty] | 김덕진 | 2 |  |  | Y |  |  |  | 101.05 | 12-6 | 241.69 | 0 | A |  | 1553 | 3 | 0.16 | 1524 | 0.76 | 68 | 31 | 242 | 4:02 | 25 | 25 | 104 | 0 |  | 0 |  | 550 | AR | 2021-10-30 21:44 | 2021-10-30 22:20 | 36 | 2021-10-30 21:43 | 37 |  |  |  |  | Y |  |  |  | Y | [5 empty] | 191.04 | 0 | [20 empty] | 0.861 |  |  | 20.52 | 2.58 | A | [9 empty] | 0 | 0 | 157 | 24 | 0 | 127 | 0 | 600 | 0 | 399 | 0 | 0 | 75 | 34
2021-10-30 | B67237 | 2 | 중탄소 | SMNB440HK |  | Al 탈산 | B | 5 | 81 | 49000 | 96.03 | D | D |  | D | 1 |  | 1 | 1540 | 1534 | 7600 |  |  | 7600 | 82.35 | 12 | 92294 | 1631 |  | Y | 44 | 37 | [7 empty] | 김규완 | 2 | [6 empty] | 99.6 | 11-8 | 85.6 | 0 | A |  | 1627 | 1 | 0.5 | 1558 | 1.5 | 65 | 39 | 268 | 4:28 | 18 | 21 | 0 | 71 |  | 63.97 | 0 | 0 | AR | 2021-10-30 21:57 | 2021-10-30 22:16 | 18 | 2021-10-30 21:45 | 31 |  |  |  |  | Y | [8 empty] | 4.5 | 18.65 | 0 | [20 empty] | 0.68 |  |  | 0.31 | 0.31 | A | [9 empty] | 0 | 0 | 284 | 13 | 0 | 206 | 0 | 803 | 0 | 202 | 0 | 0 | 0 | 31 |  |  | 6
2021-10-30 | B67238 | 2 | 중탄소 | SMNB440HK | TUNDISH교체전 | Al 탈산 | B | 30 | 1 | 53500 | 97.82 | D | A |  | A | 1 |  | 1 | 1540 | 1547 | 7600 |  |  | 7600 | 76.08 | 16 | 99894 | 1644 |  | Y | 44 | 41 | [7 empty] | 김규완 | 2 |  |  |  |  | Y |  | 103 | 13-9 | 148.88 | 0 | A |  | 1632 | 1 | 0.45 | 1562 | 1.56 | 69 | 30 | 284 | 4:44 | 18 | 19 | 0 | 72 |  | 27.41 | 0 | 0 | AR | 2021-10-30 23:01 | 2021-10-30 23:21 | 20 | 2021-10-30 22:45 | 35 |  |  |  |  | Y | [8 empty] | 5 | 9.95 | 0 | 대보수 | [19 empty] | 1.03 |  |  | 0.19 | 0.19 | A | [9 empty] | 0 | 0 | 230 | 61 | 0 | 285 | 0 | 692 | 0 | 202 | 0 | 0 | 98 | 95 |  |  | 6
2021-10-30 | A67832 | 1 | 고탄소 | STB2 |  | Al 탈산 | B | 31 | 46 | 52800 | 87.3 | D | A | A |  | 1 | 1 |  | 1520 | 1541 | 5200 |  |  | 5200 | 61.46 | 10 | 84610 | 1566 |  | Y | 50 | 30 | [7 empty] | 김덕진 | 2 |  | Y |  |  |  |  | 102.15 | 12-7 | 255.94 | 0 | A |  | 1566 | 3 | 0.16 | 1521 | 1.22 | 65 | 36 | 279 | 4:39 | 25 | 26 | 105 | 0 |  | 0 |  | 700 | AR | 2021-10-30 23:00 | 2021-10-30 23:26 | 26 | 2021-10-30 22:59 | 27 |  |  |  |  | Y |  |  |  | Y | [5 empty] | 201.19 | 0 | [20 empty] | 1.107 |  |  | 22.34 | 2.58 | B | [9 empty] | 0 | 0 | 228 | 0 | 0 | 126 | 0 | 596 | 0 | 399 | 0 | 0 | 144 | 15
2021-10-30 | A67833 | 1 | 고탄소 | STB2 |  | Al 탈산 | B | 37 | 12 | 53700 | 84.97 | A | A | A |  | 1 | 1 |  | 1520 | 1557 | 5200 |  |  | 5200 | 61.46 | 10 | 84610 | 1560 |  | Y | 43 | 30 |  |  | A67830 |  |  |  |  | 조관훈 | 2 |  |  | Y |  |  |  | 99.55 | 13-2 | 207.37 | 0 | A |  | 1560 | 3 | 0.16 | 1524 | 0.9 | 68 | 32 | 242 | 4:02 | 25 | 25 | 106 | 0 |  | 0 |  | 700 | AR | 2021-10-30 23:58 | 2021-10-31 00:29 | 31 | 2021-10-30 23:55 | 34 |  |  |  |  | Y |  |  |  | Y | [5 empty] | 209.46 | 0 | [20 empty] | 1.243 |  |  | 23.83 | 2.58 | A | [9 empty] | 0 | 22 | 243 | 0 | 0 | 127 | 0 | 893 | 0 | 695 | 0 | 0 | 234 | 38
2021-10-30 | B67239 | 2 | 고탄소 | 50CRV4 | TUNDISH교체 | Si 탈산 | B | 38 | 68 | 51700 | 109.47 | A | A |  | A | 1 |  | 1 | 1530 | 1525 | 9800 |  |  | 9800 | 102.47 | 14 | 95642 | 1654 |  | Y | 53 | 49 | [7 empty] | 임현진 | 2 |  |  |  |  | Y |  | 104.2 | 12-5 | 99.4 | 0 | A |  | 1646 | 1 | 0.46 | 1570 | 1.77 | 86 | 43 | 172 | 2:52 | 18 | 20 | 0 | 73 |  | 81.54 | 0 | 0 | AR | 2021-10-31 00:34 | 2021-10-31 00:51 | 17 | 2021-10-31 00:16 | 34 |  |  |  |  | N | [8 empty] | 5 | 23.9 | 0 | 연주 잔강없어 수소측정 不 | [18 empty] | 2.7 | 1.48 |  |  | 0.37 | 0.37 | A | [9 empty] | 1698 | 50 | 217 | 0 | 0 | 0 | 0 | 906 | 0 | 206 | 0 | 0 | 159 | 60 |  |  | 9 |  | 1
2021-10-30 | A67834 | 1 | 고탄소 | STB2 |  | Al 탈산 | B | 19 | 46 | 52600 | 87.9 | A | A | A |  | 1 | 1 |  | 1520 | 1611 | 4300 |  |  | 4300 | 42.35 | 12 | 101532 | 1563 |  | Y | 51 | 25 |  |  | A67831 |  |  |  |  | 조관훈 | 2 |  |  | Y |  |  |  | 105.95 | 13-1 | 152.64 | 0 | A |  | 1563 | 3 | 0.16 | 1526 | 0.97 | 70 | 33 | 326 | 5:26 | 25 | 25 | 107 | 0 |  | 0 |  | 500 | AR | 2021-10-31 01:02 | 2021-10-31 01:29 | 27 | 2021-10-31 01:01 | 28 |  |  |  |  | Y |  |  |  | Y | [5 empty] | 0.19 | 0 | [20 empty] | 1.273 |  |  | 25.56 | 2.58 | A | [9 empty] | 0 | 0 | 282 | 19 | 0 | 127 | 0 | 965 | 0 | 596 | 0 | 0 | 144 | 9
2021-10-30 | B67240 | 2 | 고탄소 | 50CRV4 |  | Si 탈산 | B | 11 | 77 | 49450 | 99.35 | A | A |  | A | 1 |  | 1 | 1530 | 1524 | 7900 |  |  | 7900 | 79.17 | 13 | 99788 | 1616 |  | Y | 45 | 41 | [7 empty] | 임현진 | 2 |  |  |  |  | Y |  |  |  | 295.94 | 0 | A |  | 1604 | 1 | 0.42 | 1553 | 1.19 | 69 | 38 | 225 | 3:45 | 18 | 19 | 0 | 74 |  | 23.03 | 0 | 0 | AR | 2021-10-31 01:32 | 2021-10-31 01:53 | 21 | 2021-10-31 01:14 | 40 |  |  |  |  | N | [8 empty] | 4.5 | 14.14 | 0 | [23 empty] | 0.26 | 0.26 | A | [9 empty] | 1813 | 0 | 0 | 59 | 0 | 0 | 0 | 499 | 0 | 0 | 0 | 0 | 98 | 0 |  |  | 6
2021-10-30 | A67835 | 1 | 고탄소 | STB2 |  | Al 탈산 | B | 21 | 47 | 52300 | 83.23 | A | A | A |  | 1 | 1 |  | 1520 | 1549 | 6100 |  |  | 6100 | 60.08 | 12 | 101532 | 1566 |  | Y | 45 | 39 |  |  | A67832 |  |  |  |  | 조관훈 | 2 |  |  | Y |  |  |  | 102.45 | 12-7 | 278.86 | 0 | A |  | 1566 | 3 | 0.16 | 1531 | 0.95 | 75 | 37 | 259 | 4:19 | 25 | 27 | 108 | 0 |  | 0 |  | 500 | AR | 2021-10-31 02:10 | 2021-10-31 02:46 | 36 | 2021-10-31 02:09 | 37 |  |  |  |  | Y |  |  |  | Y | [5 empty] | 186.8 | 0 | [20 empty] | 0.896 |  |  | 27.98 | 2.58 | A | [9 empty] | 0 | 31 | 223 | 10 | 0 | 126 | 0 | 795 | 0 | 646 | 0 | 0 | 164 | 36
2021-10-30 | B67241 | 2 | 고탄소 | 50CRV4 |  | Si 탈산 | B | 5 | 82 | 48900 | 108.82 | A | A |  | A | 1 |  | 1 | 1530 | 1553 | 7700 |  |  | 7700 | 85.49 | 11 | 90068 | 1623 |  | Y | 48 | 42 | [7 empty] | 임현진 | 2 |  |  |  |  | Y |  | 107 | 12-5 | 263.41 | 0 | A |  | 1609 | 1 | 0.47 | 1550 | 1.18 | 66 | 38 | 242 | 4:02 | 18 | 19 | 0 | 75 |  | 110.77 | 0 | 0 | AR | 2021-10-31 02:42 | 2021-10-31 03:00 | 18 | 2021-10-31 02:24 | 36 |  |  |  |  | N | [8 empty] | 4.5 | 28.99 | 0 | [23 empty] | 0.31 | 0.31 | A | [9 empty] | 1984 | 0 | 450 | 68 | 0 | 0 | 0 | 499 | 0 | 0 | 0 | 0 | 99 | 13 |  |  | 6
2021-10-30 | A67836 | 1 | 고탄소 | STB2 |  | Al 탈산 | B | 31 | 47 | 52300 | 81.4 | A | A | A |  | 1 | 1 |  | 1520 | 1584 | 4600 |  |  | 4600 | 45.31 | 12 | 101532 | 1571 |  | Y | 44 | 26 |  |  | A67833 |  |  |  |  | 조관훈 | 2 |  | Y |  |  |  |  | 107.3 | 13-2 | 167.7 | 0 | A |  | 1571 | 3 | 0.17 | 1530 | 1.08 | 74 | 39 | 266 | 4:26 | 25 | 25 | 109 | 0 |  | 0 |  | 700 | AR | 2021-10-31 03:12 | 2021-10-31 03:49 | 37 | 2021-10-31 03:12 | 37 |  |  |  |  | Y |  |  |  | Y | [5 empty] | 0.19 | 0 | [20 empty] | 0.763 |  |  | 29.62 | 2.58 | A | [9 empty] | 0 | 20 | 233 | 0 | 0 | 128 | 0 | 797 | 0 | 597 | 0 | 0 | 163 | 38
2021-10-30 | B67242 | 2 | 고탄소 | 50CRV4 | 잔강최소화전 | Si 탈산 | B | 30 | 2 | 54850 | 100.27 | A | A |  | A | 1 |  | 1 | 1530 | 1539 | 7900 |  |  | 7900 | 75.16 | 14 | 105113 | 1629 | 353 | Y | 43 | 41 | [7 empty] | 임현진 | 2 |  |  |  |  | Y |  | 102.05 | 13-7 | 233.02 | 0 | A |  | 1613 | 1 | 0.38 | 1549 | 1.49 | 65 | 30 | 262 | 4:22 | 18 | 19 | 0 | 76 |  | 32.49 | 0 | 0 | AR | 2021-10-31 03:47 | 2021-10-31 04:07 | 21 | 2021-10-31 03:28 | 39 |  |  |  |  | N | [8 empty] | 5 | 11.46 | 0 | [23 empty] | 0.35 | 0.35 | A | [9 empty] | 1698 | 0 | 400 | 72 | 0 | 0 | 0 | 496 | 0 | 207 | 0 | 0 | 99 | 80 |  |  | 6
2021-10-30 | A67837 | 1 | 고탄소 | STB2 |  | Al 탈산 | B | 37 | 13 | 53100 | 80.72 | A | A | A |  | 1 | 1 |  | 1520 | 1558 | 4900 |  |  | 4900 | 48.26 | 12 | 101532 | 1550 |  | Y | 43 | 29 |  |  | A67834 |  |  |  |  | 조관훈 | 2 |  | Y |  |  |  |  | 101.6 | 13-4 | 162.98 | 0 | A |  | 1550 | 3 | 0.15 | 1520 | 0.83 | 64 | 29 | 260 | 4:20 | 25 | 27 | 110 | 0 |  | 0 |  | 700 | AR | 2021-10-31 04:24 | 2021-10-31 04:57 | 33 | 2021-10-31 04:23 | 34 |  |  |  |  | Y |  |  |  | Y | [5 empty] | 202.6 | 0 | [20 empty] | 1.038 |  |  | 31.3 | 2.58 | A | [9 empty] | 0 | 0 | 214 | 0 | 0 | 125 | 0 | 796 | 0 | 646 | 0 | 0 | 184 | 44
2021-10-30 | B67243 | 2 | 중탄소 | AE15B35C | 잔강최소화 | Si 탈산 | B | 38 | 69 | 51400 | 92.58 | A | A |  | A | 1 |  | 1 | 1540 | 1558 | 6800 |  |  | 6800 | 71.48 | 12 | 95126 | 1637 |  | Y | 43 | 36 | [7 empty] | 임현진 | 2 |  |  |  |  | Y |  | 103.5 | 12-4 | 162.67 | 0 | A |  | 1628 | 1 | 0.45 | 1565 | 1.35 | 67 | 22 | 250 | 4:10 | 15 | 16 | 0 | 77 |  | 51.52 | 0 | 0 | AR | 2021-10-31 04:38 | 2021-10-31 05:27 | 48 | 2021-10-31 04:28 | 59 |  |  |  |  | N | [8 empty] | 4.5 | 16.14 | 0 | [23 empty] | 0.12 | 0.12 | A | [9 empty] | 398 | 0 | 405 | 86 | 0 | 252 | 0 | 698 | 0 | 208 | 0 | 0 | 54 | 21 |  |  | 6
2021-10-30 | A67838 | 1 | 고탄소 | STB2 | TUNDISH교체전 | Al 탈산 | B | 19 | 47 | 52500 | 82.7 | A | A | A |  | 1 | 1 |  | 1520 | 1553 | 5000 |  |  | 5000 | 52.83 | 12 | 94637 | 1555 |  | Y | 43 | 33 |  |  | A67835 |  |  |  |  | 조관훈 | 2 |  | Y |  |  |  |  | 106.35 | 13-1 | 211.35 | 0.67 | A |  | 1555 | 3 | 0.16 | 1521 | 0.85 | 65 | 29 | 253 | 4:13 | 25 | 26 | 111 | 0 |  | 0 |  | 700 | AR | 2021-10-31 05:27 | 2021-10-31 06:01 | 34 | 2021-10-31 05:27 | 34 |  |  |  |  | Y |  |  |  | Y | [5 empty] | 0.19 | 0 | [20 empty] | 1.078 |  |  | 32.75 | 2.58 | B | [9 empty] | 0 | 0 | 212 | 0 | 0 | 128 | 0 | 696 | 0 | 597 | 0 | 0 | 184 | 0
2021-10-30 | B67244 | 2 | 중탄소 | AE15B35C |  | Si 탈산 | B | 11 | 78 | 48900 | 100.73 | A | A |  | A | 1 |  | 1 | 1540 | 1586 | 6400 |  |  | 6400 | 68.06 | 12 | 94029 | 1637 |  | Y | 43 | 37 | [7 empty] | 임현진 | 2 |  |  |  |  | Y |  | 103.6 | 12-2 | 153.55 | 0 | A |  | 1625 | 1 | 0.45 | 1569 | 0 | 71 | 36 | 269 | 4:29 | 15 | 16 | 0 | 78 |  | 32.18 | 0 | 0 | AR | 2021-10-31 05:46 | 2021-10-31 06:28 | 43 | 2021-10-31 05:34 | 54 |  |  |  |  | N | [8 empty] | 4.5 | 11.34 | 0 | [23 empty] | 0.16 | 0.16 | A | [9 empty] | 478 | 0 | 517 | 35 | 0 | 270 | 0 | 503 | 0 | 207 | 0 | 0 | 0 | 31 |  |  | 4
2021-10-30 | A67839 | 1 | 고탄소 | AE1055LS | TUNDISH교체 | Al 탈산 | B | 21 | 48 | 52300 | 98.85 | A | A | B |  | 1 | 1 |  | 1520 | 1551 | 6400 |  |  | 6400 | 75.65 | 10 | 84600 | 1631 |  | Y | 42 | 35 | [7 empty] | 조관훈 | 2 | [6 empty] | 100.75 | 12-5 | 0 | 265.14 | A |  | 1628 | 3 | 0.15 | 1575 | 0.95 | 91 | 36 | 301 | 5:01 | 25 | 25 | 112 | 0 |  | 0 |  | 600 | N2 | 2021-10-31 06:44 | 2021-10-31 07:29 | 45 | 2021-10-31 06:43 | 46 |  |  |  |  | Y |  |  |  | Y | [5 empty] | 33.81 | 335.76 | [19 empty] | 1.86 |  |  |  | 34.65 | 2.61 | A | [9 empty] | 56 | 0 | 873 | 23 | 0 | 181 | 0 | 695 | 0 | 546 | 0 | 0 | 160 | 26 |  |  |  |  | 1
2021-10-30 | B67245 | 2 | 중탄소 | AE15B35C |  | Si 탈산 | B | 5 | 83 | 47800 | 99.73 | A | A |  | B | 1 |  | 1 | 1540 | 1579 | 6800 |  |  | 6800 | 72.99 | 12 | 93168 | 1631 |  | N | 49 | 40 |  |  | A67836 | 05 |  |  |  | 임현진 | 2 |  |  | Y |  | Y |  | 109.2 | 12-6 | 249.05 | 0 | A |  | 1633 | 1 | 0.53 | 1563 | 1.63 | 65 | 30 | 382 | 6:22 | 15 | 20 | 0 | 79 | 80 | 68.45 | 0 | 0 | AR | 2021-10-31 06:51 | 2021-10-31 07:34 | 44 | 2021-10-31 06:40 | 55 | [14 empty] | 26.67 | 0 | [23 empty] | 0.31 | 0.31 | A | [9 empty] | 417 | 0 | 640 | 85 | 0 | 259 | 0 | 503 | 0 | 204 | 0 | 0 | 51 | 42
2021-10-31 | B67246 | 2 | 중탄소 | AE15B35C |  | Si 탈산 | B | 30 | 3 | 54700 | 96.47 | B | B |  | B | 1 |  | 1 | 1540 | 1550 | 6700 |  |  | 6700 | 71.91 | 12 | 93168 | 1637 |  | Y | 42 | 35 |  |  | A67837 | 05 |  |  |  | 최남길 | 2 |  |  |  |  | Y |  |  |  | 152.39 | 0 | A |  | 1628 | 1 | 0.51 | 1564 | 0 | 66 | 26 | 409 | 6:49 | 15 | 16 | 0 | 80 |  | 49.77 | 0 | 0 | AR | 2021-10-31 07:53 | 2021-10-31 08:41 | 48 | 2021-10-31 07:40 | 61 |  |  |  |  | N | [8 empty] | 4.3 | 21.62 | 0 | [23 empty] | 0.15 | 0.15 | A | [9 empty] | 366 | 0 | 311 | 78 | 0 | 181 | 0 | 501 | 0 | 206 | 0 | 0 | 109 | 25
2021-10-31 | A67840 | 1 | 고탄소 | AE1055LS |  | Al 탈산 | B | 31 | 48 | 52600 | 76.13 | B | B | B |  | 1 | 1 |  | 1520 | 1522 | 4700 |  |  | 4700 | 55.56 | 10 | 84600 | 1596 |  | Y | 41 | 24 | [7 empty] | 김형철 | 2 | [6 empty] | 97.45 | 12-2 | 0 | 214.85 | A |  | 1594 | 3 | 0.15 | 1551 | 1 | 67 | 28 | 310 | 5:10 | 25 | 25 | 113 | 0 |  | 0 |  | 600 | N2 | 2021-10-31 07:36 | 2021-10-31 08:24 | 49 | 2021-10-31 07:34 | 50 |  |  |  |  | Y |  |  |  | Y | [5 empty] | 0 | 274.52 | [23 empty] | 34.73 | 25.37 | A | [9 empty] | 0 | 0 | 736 | 10 | 0 | 175 | 0 | 497 | 0 | 399 | 0 | 0 | 0 | 41
2021-10-31 | B67247 | 2 | 중탄소 | AE15B35C |  | Si 탈산 | B | 38 | 70 | 51150 | 91.13 | B | B |  | B | 1 |  | 1 | 1540 | 1546 | 5600 |  |  | 5600 | 55.64 | 14 | 100645 | 1628 | 363 | Y | 41 | 29 |  |  | A67838 | 05 |  |  |  | 최남길 | 2 |  |  | Y |  | N |  |  |  | 184.85 | 0 | A |  | 1621 | 1 | 0.45 | 1563 | 1.52 | 65 | 24 | 260 | 4:20 | 15 | 16 | 0 | 81 |  | 31.46 | 0 | 0 | AR | 2021-10-31 08:48 | 2021-10-31 09:46 | 58 | 2021-10-31 08:29 | 77 |  |  |  |  | N | [8 empty] | 4.8 | 11.49 | 0 | [23 empty] | 0.05 | 0.05 | A | [9 empty] | 457 | 0 | 200 | 30 | 0 | 232 | 0 | 502 | 0 | 206 | 0 | 0 | 59 | 5
2021-10-31 | A67841 | 1 | 고탄소 | AE1055LS |  | Al 탈산 | B | 37 | 14 | 53200 | 86.48 | B | B | B |  | 1 | 1 |  | 1520 | 1547 | 4900 |  |  | 4900 | 48.27 | 12 | 101520 | 1593 |  | Y | 42 | 31 | [7 empty] | 김형철 | 2 | [6 empty] | 102.5 | 13-5 | 0 | 43.21 | A |  | 1588 | 3 | 0.14 | 1548 | 0.8 | 64 | 29 | 299 | 4:59 | 25 | 25 | 114 | 0 |  | 0 |  | 600 | N2 | 2021-10-31 08:54 | 2021-10-31 09:20 | 26 | 2021-10-31 08:53 | 27 |  |  |  |  | Y |  |  |  | Y | [5 empty] | 0 | 302.88 | [23 empty] | 34.73 | 39.23 | A | [9 empty] | 42 | 0 | 776 | 32 | 0 | 174 | 0 | 648 | 0 | 506 | 0 | 0 | 19 | 25
2021-10-31 | A67842 | 1 | 고탄소 | AE1055LS |  | Al 탈산 | B | 35 | 1 | 53300 | 81.02 | B | B | B |  | 1 | 1 |  | 1520 | 1533 | 6700 |  |  | 6700 | 66 | 12 | 101520 | 1603 |  | Y | 43 | 35 | 대보수래들 | [6 empty] | 김형철 | 2 |  |  | Y |  |  |  | 103.65 | 13-9 | 0.02 | 167.73 | A |  | 1603 | 3 | 0.14 | 1561 | 1.11 | 77 | 29 | 259 | 4:19 | 25 | 25 | 115 | 0 |  | 0 |  | 600 | N2 | 2021-10-31 09:47 | 2021-10-31 10:18 | 31 | 2021-10-31 09:46 | 32 |  |  |  |  | Y |  |  |  | Y | [5 empty] | 0 | 236.92 | [23 empty] | 34.73 | 40.42 | A | [9 empty] | 20 | 0 | 745 | 22 | 0 | 135 | 0 | 848 | 0 | 645 | 0 | 0 | 142 | 50
2021-10-31 | B67248 | 2 | 중탄소 | AE15B35C |  | Si 탈산 | B | 19 | 48 | 52800 | 102.05 | B | B |  | B | 1 |  | 1 | 1540 | 1517 | 8900 |  |  | 8900 | 94.01 | 12 | 94668 | 1620 |  | Y | 54 | 47 | [7 empty] | 최남길 | 2 |  |  |  |  | Y |  | 106.6 | 13-1 | 199.7 | 0 | A |  | 1618 | 1 | 0.46 | 1560 | 1.47 | 62 | 24 | 300 | 5:00 | 15 | 16 | 0 | 82 | 45 | 45.76 | 0 | 0 | AR | 2021-10-31 10:23 | 2021-10-31 10:50 | 27 | 2021-10-31 10:10 | 40 |  |  |  |  | N | [8 empty] | 4.1 | 14.24 | 0 | [23 empty] | 0.06 | 0.06 | A | [9 empty] | 364 | 0 | 187 | 40 | 0 | 256 | 0 | 1004 | 0 | 460 | 0 | 0 | 135 | 31
2021-10-31 | A67843 | 1 | 고탄소 | AE1055LS |  | Al 탈산 | B | 21 | 49 | 51200 | 75.6 | B | B | B |  | 1 | 1 |  | 1520 | 1547 | 4300 |  |  | 4300 | 50.83 | 10 | 84600 | 1588 |  | Y | 42 | 25 | [7 empty] | 김형철 | 2 |  | Y |  |  |  |  | 101.55 | 12-6 | 0.02 | 113.28 | A |  | 1588 | 3 | 0.13 | 1552 | 0.92 | 68 | 32 | 290 | 4:50 | 25 | 25 | 116 | 0 |  | 0 |  | 600 | N2 | 2021-10-31 10:50 | 2021-10-31 11:17 | 27 | 2021-10-31 10:49 | 28 |  |  |  |  | Y |  |  |  | Y | [5 empty] | 0 | 228.96 | [23 empty] | 34.73 | 41.83 | A | [9 empty] | 39 | 0 | 780 | 13 | 0 | 164 | 0 | 496 | 0 | 398 | 0 | 0 | 0 | 97 |  |  |  | 0
2021-10-31 | B67249 | 2 | 중탄소 | AE15B35C |  | Si 탈산 | B | 5 | 84 | 48250 | 88.27 | B | B |  | B | 1 |  | 1 | 1540 | 1520 | 7200 |  |  | 7200 | 69.49 | 16 | 103614 | 1623 |  | Y | 44 | 40 | [7 empty] | 최남길 | 2 |  |  |  |  | Y |  | 105.25 | 12-3 | 159.46 | 0 | A |  | 1620 | 1 | 0.44 | 1569 | 1.39 | 71 | 29 | 256 | 4:16 | 15 | 16 | 0 | 83 |  | 40.24 | 0 | 0 | AR | 2021-10-31 11:17 | 2021-10-31 11:55 | 38 | 2021-10-31 11:08 | 47 |  |  |  |  | N | [8 empty] | 4.9 | 14.35 | 0 | [23 empty] | 0.04 | 0.04 | A | [9 empty] | 305 | 0 | 184 | 28 | 0 | 228 | 0 | 501 | 0 | 201 | 0 | 0 | 0 | 11
2021-10-31 | A67844 | 1 | 고탄소 | AE1055LS |  | Al 탈산 | B | 31 | 49 | 52200 | 80.63 | B | B | B |  | 1 | 1 |  | 1520 | 1573 | 3400 |  |  | 3400 | 33.49 | 12 | 101520 | 1585 |  | Y | 42 | 28 | [7 empty] | 김형철 | 2 |  | Y | [6 empty] | 0 | 168.67 | A |  | 1585 | 3 | 0.15 | 1550 | 0.78 | 66 | 35 | 284 | 4:44 | 25 | 25 | 117 | 0 |  | 0 |  | 600 | N2 | 2021-10-31 11:53 | 2021-10-31 12:13 | 20 | 2021-10-31 11:51 | 22 |  |  |  |  | Y |  |  |  | Y | [5 empty] | 0 | 271.62 | [23 empty] | 34.73 | 57.3 | A | [9 empty] | 59 | 0 | 749 | 22 | 0 | 185 | 0 | 498 | 0 | 398 | 0 | 0 | 0 | 41
2021-10-31 | B67250 | 2 | 중탄소 | AE15B35C |  | Si 탈산 | B | 30 | 4 | 54700 | 84.17 | B | B |  | B | 1 |  | 1 | 1540 | 1560 | 6100 |  |  | 6100 | 60.49 | 12 | 100836 | 1641 |  | Y | 42 | 34 | [7 empty] | 최남길 | 2 |  |  |  |  | Y |  | 101.8 | 13-6 | 137.81 | 0 | A |  | 1632 | 1 | 0.44 | 1573 | 1.62 | 75 | 36 | 330 | 5:30 | 15 | 16 | 0 | 84 | 35 | 35.83 | 0 | 0 | AR | 2021-10-31 12:22 | 2021-10-31 13:11 | 49 | 2021-10-31 12:14 | 57 |  |  |  |  | N | [8 empty] | 3.4 | 14.98 | 0 | [23 empty] | 0.09 | 0.09 | A | [9 empty] | 305 | 0 | 182 | 50 | 0 | 233 | 0 | 600 | 0 | 209 | 0 | 0 | 0 | 21
2021-10-31 | A67845 | 1 | 고탄소 | AE1055LS |  | Al 탈산 | B | 37 | 15 | 53100 | 76.13 | B | B | B |  | 1 | 1 |  | 1520 | 1530 | 5100 |  |  | 5100 | 50.24 | 12 | 101520 | 1591 |  | Y | 40 | 26 | [7 empty] | 김형철 | 2 |  | Y |  |  |  |  | 98.85 | 12-10 | 0 | 130.47 | A |  | 1586 | 3 | 0.15 | 1555 | 0.79 | 71 | 37 | 295 | 4:55 | 25 | 25 | 118 | 0 |  | 0 |  | 600 | N2 | 2021-10-31 12:49 | 2021-10-31 13:11 | 23 | 2021-10-31 12:48 | 24 |  |  |  |  | Y |  |  |  | Y | [5 empty] | 0 | 249.87 | [23 empty] | 34.96 | 77.45 | A | [9 empty] | 34 | 0 | 719 | 0 | 0 | 140 | 0 | 597 | 0 | 463 | 0 | 0 | 22 | 41
2021-10-31 | B67251 | 2 | 중탄소 | AE15B35C |  | Si 탈산 | B | 38 | 71 | 52050 | 83.3 | B | B |  | B | 1 |  | 1 | 1540 | 1537 | 6300 |  |  | 6300 | 67.04 | 12 | 93972 | 1634 |  | Y | 41 | 33 | [7 empty] | 최남길 | 2 | [6 empty] | 100.85 | 12-1 | 146.54 | 0 | A |  | 1628 | 1 | 0.4 | 1571 | 1.58 | 73 | 35 | 279 | 4:39 | 15 | 16 | 0 | 85 | 33 | 32.91 | 0 | 0 | AR | 2021-10-31 13:27 | 2021-10-31 14:14 | 47 | 2021-10-31 13:15 | 59 |  |  |  |  | N | [8 empty] | 4.7 | 12.2 | 0 | [23 empty] | 0.27 | 0.27 | A | [9 empty] | 381 | 0 | 268 | 41 | 0 | 222 | 0 | 701 | 0 | 206 | 0 | 0 | 0 | 8
2021-10-31 | A67846 | 1 | 고탄소 | AE1055LS |  | Al 탈산 | B | 35 | 2 | 54100 | 80.48 | B | B | B |  | 1 | 1 |  | 1520 | 1542 | 5500 |  |  | 5500 | 54.18 | 12 | 101520 | 1585 |  | Y | 42 | 33 | [7 empty] | 김형철 | 2 |  | Y |  |  |  |  | 105.4 | 14-1 | 0.02 | 204.87 | A |  | 1585 | 3 | 0.14 | 1547 | 1.03 | 63 | 31 | 262 | 4:22 | 25 | 25 | 119 | 0 |  | 0 |  | 600 | N2 | 2021-10-31 13:51 | 2021-10-31 14:07 | 16 | 2021-10-31 13:49 | 18 |  |  |  |  | Y |  |  |  | Y | [5 empty] | 0 | 236.99 | 진공 후 가질5분함 | [22 empty] | 0 | 33.98 | B | [9 empty] | 0 | 0 | 737 | 23 | 0 | 143 | 0 | 750 | 0 | 597 | 0 | 0 | 84 | 44
2021-10-31 | B67252 | 2 | 중탄소 | AE15B35C |  | Si 탈산 | B | 19 | 49 | 53200 | 91.63 | B | D |  | D | 1 |  | 1 | 1540 | 1548 | 7000 |  |  | 7000 | 66.83 | 18 | 104742 | 1622 |  | Y | 43 | 37 | [7 empty] | 임승우 | 2 | [8 empty] | 87.28 | 0 | A |  | 1612 | 1 | 0.45 | 1562 | 1.11 | 64 | 32 | 267 | 4:27 | 15 | 16 | 0 | 86 |  | 82.86 | 0 | 0 | AR | 2021-10-31 14:56 | 2021-10-31 15:18 | 22 | 2021-10-31 14:42 | 36 |  |  |  |  | N | [8 empty] | 4 | 18.37 | 0 | [23 empty] | 0.21 | 0.21 | A | [9 empty] | 325 | 0 | 0 | 26 | 0 | 185 | 0 | 1204 | 0 | 450 | 0 | 0 | 230 | 19 |  |  | 4
2021-10-31 | A67847 | 1 | 고탄소 | AE1055LS |  | Al 탈산 | B | 21 | 50 | 51600 | 74.55 | B | D | D |  | 1 | 1 |  | 1520 | 1531 | 4300 |  |  | 4300 | 50.83 | 10 | 84600 | 1583 |  | Y | 41 | 22 | [7 empty] | 김형철 | 2 |  | Y | [6 empty] | 0 | 203.26 | A |  | 1583 | 3 | 0.17 | 1552 | 0.89 | 68 | 35 | 304 | 5:04 | 25 | 25 | 120 | 0 |  | 0 |  | 600 | N2 | 2021-10-31 14:42 | 2021-10-31 15:06 | 23 | 2021-10-31 14:42 | 24 |  |  |  |  | Y |  |  |  | Y | [5 empty] | 0 | 233.27 | [23 empty] | 0 | 49.75 | A | [9 empty] | 36 | 0 | 733 | 0 | 0 | 139 | 0 | 499 | 0 | 399 | 0 | 0 | 0 | 22
2021-10-31 | A67848 | 1 | 고탄소 | AE1055LS |  | Al 탈산 | B | 31 | 50 | 52200 | 79.97 | D | D | D |  | 1 | 1 |  | 1520 | 1560 | 3900 |  |  | 3900 | 46.1 | 10 | 84600 | 1594 |  | Y | 42 | 21 | [7 empty] | 김덕진 | 2 |  | Y | [6 empty] | 0 | 113.06 | A |  | 1582 | 3 | 0.16 | 1550 | 0.91 | 66 | 35 | 355 | 5:55 | 25 | 26 | 121 | 0 |  | 0 |  | 600 | N2 | 2021-10-31 15:45 | 2021-10-31 16:03 | 17 | 2021-10-31 15:43 | 19 |  |  |  |  | Y |  |  |  | Y | [5 empty] | 0 | 233.21 | [23 empty] | 0 | 0.06 | B | [9 empty] | 52 | 0 | 797 | 0 | 0 | 149 | 0 | 498 | 0 | 399 | 0 | 0 | 0 | 62
2021-10-31 | B67253 | 2 | 중탄소 | AE15B35C |  | Si 탈산 | B | 5 | 85 | 48000 | 85.03 | D | D |  | D | 1 |  | 1 | 1540 | 1517 | 6800 |  |  | 6800 | 65.83 | 18 | 103302 | 1632 |  | Y | 38 | 34 | [7 empty] | 김규완 | 3 | [6 empty] | 100.4 | 11-8 | 69.19 | 0 | A |  | 1628 | 1 | 0.55 | 1558 | 1.74 | 60 | 31 | 258 | 4:18 | 15 | 18 | 0 | 87 |  | 181.44 | 0 | 0 | AR | 2021-10-31 15:55 | 2021-10-31 16:21 | 25 | 2021-10-31 15:46 | 35 |  |  |  |  | N | [8 empty] | 5 | 40.02 | 0 | [23 empty] | 0.17 | 0.17 | A | [9 empty] | 359 | 0 | 162 | 65 | 0 | 203 | 0 | 696 | 0 | 207 | 0 | 0 | 0 | 49 |  |  | 4
2021-10-31 | A67849 | 1 | 고탄소 | AE1055LS |  | Al 탈산 | B | 37 | 16 | 52900 | 81.25 | D | D | D |  | 1 | 1 |  | 1520 | 1542 | 4800 |  |  | 4800 | 47.28 | 12 | 101520 | 1589 |  | Y | 41 | 34 | [7 empty] | 차승주 | 2 |  | Y |  |  |  |  | 103.6 | 13-5 | 0 | 149.42 | A |  | 1589 | 3 | 0.15 | 1549 | 0.98 | 65 | 35 | 360 | 6:00 | 25 | 26 | 122 | 0 |  | 0 |  | 600 | N2 | 2021-10-31 16:52 | 2021-10-31 17:04 | 12 | 2021-10-31 16:51 | 14 |  |  |  |  | Y |  |  |  | Y | [5 empty] | 0 | 263.7 | [23 empty] | 1.16 | 0.74 | A | [9 empty] | 58 | 0 | 839 | 19 | 0 | 174 | 0 | 646 | 0 | 398 | 0 | 0 | 53 | 34
2021-10-31 | B67254 | 2 | 중탄소 | AE15B35C | TUNDISH교체전 | Si 탈산 | B | 30 | 5 | 53300 | 92.3 | D | D |  | D | 1 |  | 1 | 1540 | 1549 | 6600 |  |  | 6600 | 63.64 | 18 | 103706 | 1629 |  | Y | 38 | 36 | [7 empty] | 김규완 | 2 |  |  |  |  | Y |  | 107.5 | 14-3 | 71.53 | 0 | A |  | 1627 | 1 | 0.45 | 1561 | 1.4 | 63 | 36 | 296 | 4:56 | 15 | 16 | 0 | 88 | 55 | 55 | 0 | 0 | AR | 2021-10-31 17:07 | 2021-10-31 17:22 | 15 | 2021-10-31 16:55 | 27 |  |  |  |  | N | [8 empty] | 3 | 13.81 | 0 | [23 empty] | 0.15 | 0.15 | A | [9 empty] | 555 | 0 | 235 | 54 | 0 | 202 | 0 | 691 | 0 | 207 | 0 | 0 | 0 | 74
2021-10-31 | A67850 | 1 | 고탄소 | AE1055LS |  | Al 탈산 | B | 35 | 3 | 53600 | 81 | D | D | D |  | 1 | 1 |  | 1520 | 1535 | 4900 |  |  | 4900 | 48.27 | 12 | 101520 | 1589 |  | Y | 40 | 25 | [7 empty] | 차승주 | 2 |  | Y |  |  | N |  | 101.45 | 13-6 | 1.27 | 175.03 | A |  | 1589 | 3 | 0.14 | 1539 | 1.22 | 55 | 27 | 272 | 4:32 | 25 | 25 | 123 | 0 |  | 0 |  | 600 | N2 | 2021-10-31 17:48 | 2021-10-31 18:03 | 14 | 2021-10-31 17:48 | 15 |  |  |  |  | Y |  |  |  | Y | [5 empty] | 0 | 258.62 | [23 empty] | 2.77 | 0.74 | B | [9 empty] | 71 | 0 | 841 | 11 | 0 | 137 | 0 | 645 | 0 | 495 | 0 | 0 | 153 | 69
2021-10-31 | B67255 | 2 | 저탄소 | SCR420HON | TUNDISH교체 | Al 탈산 | B | 38 | 72 | 52000 | 105.77 | D | D |  | D | 1 |  | 1 | 1555 | 1578 | 8100 |  |  | 8100 | 87.03 | 11 | 93071 | 1672 |  | Y | 46 | 44 | [7 empty] | 김규완 | 2 | [6 empty] | 96.3 | 11-6 | 0 | 208.36 | A |  | 1673 | 1 | 0.56 | 1598 | 1.79 | 88 | 40 | 321 | 5:21 | 16 | 17 | 0 | 89 |  | 241.79 | 0 | 0 | N2 | 2021-10-31 18:30 | 2021-10-31 18:55 | 25 | 2021-10-31 18:08 | 46 |  |  |  |  | Y | [8 empty] | 4.5 | 0 | 48.42 | [16 empty] | 0.8 |  |  | 2.37 |  |  |  | 0.63 | 0.63 | A | [9 empty] | 1445 | 229 | 0 | 57 | 0 | 202 | 0 | 701 | 0 | 208 | 0 | 0 | 0 | 0 |  |  | 6 |  | 1
2021-10-31 | A67851 | 1 | 고탄소 | AE1055LS |  | Al 탈산 | B | 21 | 51 | 51700 | 75.13 | D | D | D |  | 1 | 1 |  | 1520 | 1573 | 3600 |  |  | 3600 | 35.46 | 12 | 101520 | 1583 |  | Y | 40 | 21 | [7 empty] | 김덕진 | 2 |  | Y |  |  | N |  | 101.1 | 12-5 | 0.07 | 131.37 | A |  | 1583 | 3 | 0.15 | 1548 | 1.03 | 64 | 30 | 266 | 4:26 | 25 | 25 | 124 | 0 |  | 0 |  | 600 | N2 | 2021-10-31 18:38 | 2021-10-31 19:00 | 22 | 2021-10-31 18:36 | 24 |  |  |  |  | Y |  |  |  | Y | [5 empty] | 0 | 214.41 | [23 empty] | 0 | 0 | A | [9 empty] | 30 | 0 | 809 | 0 | 0 | 175 | 0 | 549 | 0 | 453 | 0 | 0 | 62 | 34
2021-10-31 | B67256 | 2 | 저탄소 | SCR420HON |  | Al 탈산 | B | 19 | 50 | 52200 | 104.2 | D | D |  | D | 1 |  | 1 | 1555 | 1570 | 7500 |  |  | 7500 | 80.58 | 11 | 93071 | 1652 |  | Y | 45 | 43 | [7 empty] | 김규완 | 2 | [6 empty] | 96.6 | 12-1 | 0 | 226.16 | A |  | 1650 | 1 | 0.51 | 1582 | 1.39 | 72 | 35 | 189 | 3:09 | 16 | 17 | 0 | 90 | 220 | 175.14 | 0 | 0 | N2 | 2021-10-31 19:29 | 2021-10-31 19:50 | 21 | 2021-10-31 19:07 | 43 |  |  |  |  | Y | [8 empty] | 4 | 0 | 38.06 | [23 empty] | 0.6 | 0.6 | A | [9 empty] | 1056 | 475 | 0 | 51 | 0 | 207 | 0 | 700 | 0 | 199 | 0 | 0 | 0 | 0 |  |  | 6
2021-10-31 | A67852 | 1 | 고탄소 | AE1055LS |  | Al 탈산 | B | 31 | 51 | 51700 | 75.45 | D | D | D |  | 1 | 1 |  | 1520 | 1578 | 3500 |  |  | 3500 | 34.48 | 12 | 101520 | 1590 |  | Y | 40 | 20 | [7 empty] | 김덕진 | 2 |  | Y | [6 empty] | 0 | 161.54 | A |  | 1590 | 3 | 0.14 | 1590 | 0 | 106 | 29 | 291 | 4:51 | 25 | 26 | 125 | 0 |  | 0 |  | 600 | N2 | 2021-10-31 19:37 | 2021-10-31 19:59 | 22 | 2021-10-31 19:36 | 23 |  |  |  |  | Y |  |  |  | Y | [5 empty] | 0 | 224.95 | [23 empty] | 1.49 | 0 | A | [9 empty] | 47 | 0 | 776 | 0 | 0 | 176 | 0 | 553 | 0 | 450 | 0 | 0 | 52 | 24
2021-10-31 | B67257 | 2 | 저탄소 | SCR420HON |  | Al 탈산 | B | 16 | 1 | 54800 | 101.78 | D | D |  | D | 1 |  | 1 | 1555 | 1567 | 8200 |  |  | 8200 | 88.1 | 11 | 93071 | 1662 |  | Y | 46 | 40 | [7 empty] | 김규완 | 2 | [6 empty] | 99 | 13-4 | 0 | 164.26 | A |  | 1652 | 1 | 0.54 | 1577 | 1.55 | 67 | 26 | 330 | 5:30 | 16 | 17 | 0 | 91 |  | 128.29 | 0 | 0 | N2 | 2021-10-31 20:24 | 2021-10-31 20:45 | 21 | 2021-10-31 20:05 | 40 |  |  |  |  | Y | [8 empty] | 3 | 0 | 27.62 | [23 empty] | 0 | 0 | A | [9 empty] | 1404 | 214 | 0 | 26 | 0 | 193 | 0 | 847 | 0 | 204 | 0 | 0 | 99 | 5 |  |  | 4
2021-10-31 | A67853 | 1 | 고탄소 | AE1055LS |  | Al 탈산 | B | 37 | 17 | 52900 | 77.07 | D | D | D |  | 1 | 1 |  | 1520 | 1567 | 4300 |  |  | 4300 | 50.83 | 10 | 84600 | 1591 |  | Y | 41 | 16 | [7 empty] | 김덕진 | 2 |  | Y |  |  |  |  | 102.85 | 13-4 | 0.24 | 204.21 | A |  | 1591 | 3 | 0.15 | 1550 | 1.11 | 66 | 32 | 267 | 4:27 | 25 | 25 | 126 | 0 |  | 0 |  | 600 | N2 | 2021-10-31 20:34 | 2021-10-31 20:58 | 24 | 2021-10-31 20:33 | 25 |  |  |  |  | Y |  |  |  | Y | [5 empty] | 0 | 231.93 | [23 empty] | 2.91 | 0 | A | [9 empty] | 43 | 0 | 804 | 0 | 0 | 171 | 0 | 649 | 0 | 551 | 0 | 0 | 148 | 38
2021-10-31 | B67258 | 2 | 저탄소 | SCR420HON |  | Al 탈산 | B | 30 | 6 | 53550 | 94.85 | D | D |  | D | 1 |  | 1 | 1555 | 1601 | 6100 |  |  | 6100 | 65.54 | 11 | 93071 | 1628 |  | Y | 40 | 34 |  |  | B67255 | 05 |  |  |  | 김규완 | 2 |  |  | Y |  | Y |  | 103.25 | 13-8 | 0 | 90.04 | A |  | 1636 | 1 | 0.45 | 1573 | 1.53 | 63 | 31 | 267 | 4:27 | 16 | 17 | 0 | 92 |  | 82.71 | 0 | 0 | N2 | 2021-10-31 21:19 | 2021-10-31 21:41 | 22 | 2021-10-31 20:58 | 43 |  |  |  |  | Y | [8 empty] | 4 | 0 | 19.87 | [23 empty] | 0 | 0 | A | [9 empty] | 1070 | 537 | 0 | 68 | 0 | 182 | 0 | 804 | 0 | 203 | 0 | 0 | 0 | 0 |  |  | 4
2021-10-31 | A67854 | 1 | 고탄소 | AE1055LS | TUNDISH교체전 | Al 탈산 | B | 35 | 4 | 54200 | 82.12 | D | D | D |  | 1 | 1 |  | 1520 | 1530 | 5400 |  |  | 5400 | 63.12 | 11 | 85554 | 1591 |  | Y | 41 | 35 | [7 empty] | 김덕진 | 2 |  | Y |  |  |  |  | 100.85 | 13-5 | 0.14 | 68.57 | A |  | 1591 | 3 | 0.14 | 1543 | 1.17 | 59 | 27 | 277 | 4:37 | 25 | 25 | 127 | 0 |  | 0 |  | 600 | N2 | 2021-10-31 21:42 | 2021-10-31 21:58 | 16 | 2021-10-31 21:40 | 19 |  |  |  |  | Y |  |  |  | Y | [5 empty] | 0 | 256.04 | [23 empty] | 0.01 | 0 | B | [9 empty] | 36 | 0 | 764 | 0 | 0 | 128 | 0 | 594 | 0 | 400 | 0 | 0 | 158 | 89
2021-10-31 | B67259 | 2 | 저탄소 | SCR420HON |  | Al 탈산 | B | 38 | 73 | 50500 | 96.03 | D | D |  | A | 1 |  | 1 | 1555 | 1594 | 6200 |  |  | 6200 | 61.06 | 12 | 101532 | 1635 | 366 | Y | 40 | 32 |  |  | B67256 |  |  |  |  | 김규완 | 2 | [6 empty] | 107 | 12-6 | 0 | 196.53 | A |  | 1640 | 1 | 0.42 | 1586 | 1.11 | 76 | 40 | 346 | 5:46 | 16 | 17 | 0 | 93 |  | 65.05 | 0 | 0 | N2 | 2021-10-31 22:20 | 2021-10-31 22:44 | 24 | 2021-10-31 21:59 | 44 |  |  |  |  | Y | [8 empty] | 4 | 0.02 | 21.38 | [23 empty] | 0.05 | 0.05 | B | [9 empty] | 1344 | 292 | 0 | 33 | 0 | 183 | 0 | 701 | 0 | 204 | 0 | 0 | 0 | 0 |  |  | 6
2021-10-31 | A67855 | 1 | 중탄소 | SCR435B | TUNDISH교체 | Al 탈산 | B | 21 | 52 | 51200 | 76.87 | D | A | A |  | 1 | 1 |  | 1530 | 1532 | 7200 |  |  | 7200 | 85.1 | 10 | 84610 | 1632 |  | Y | 43 | 36 | [7 empty] | 김덕진 | 2 |  | Y |  |  |  |  | 98.1 | 12-2 | 212.45 | 0 | A |  | 1632 | 3 | 0.17 | 1593 | 1.22 | 98 | 32 | 280 | 4:40 | 16 | 20 | 128 | 0 |  | 0 |  | 800 | AR | 2021-10-31 22:37 | 2021-10-31 23:23 | 44 | 2021-10-31 22:35 | 46 |  |  |  |  | N |  |  |  | Y | [5 empty] | 141.47 | 38.82 | [19 empty] | 2.18 |  |  |  | 1.03 | 0 | A | [9 empty] | 1449 | 25 | 114 | 30 | 0 | 127 | 0 | 646 | 0 | 504 | 0 | 0 | 95 | 47 |  |  |  |  | 1
2021-10-31 | B67260 | 2 | 저탄소 | SCR420HON |  | Al 탈산 | B | 19 | 51 | 53050 | 96.88 | D | A |  | A | 1 |  | 1 | 1555 | 1581 | 5500 |  |  | 5500 | 54.17 | 12 | 101532 | 1624 |  | Y | 42 | 29 |  |  | B67257 | 05 |  |  |  | 김규완 | 2 |  |  | Y |  | Y |  | 99.65 | 12-4 | 0 | 211.67 | A |  | 1627 | 1 | 0.46 | 1566 | 1.41 | 56 | 24 | 309 | 5:09 | 16 | 17 | 0 | 94 |  | 52.37 | 0 | 0 | N2 | 2021-10-31 23:15 | 2021-10-31 23:50 | 35 | 2021-10-31 22:54 | 56 |  |  |  |  | Y | [8 empty] | 5 | 0 | 14.02 | [23 empty] | 0.46 | 0.46 | A | [9 empty] | 866 | 652 | 0 | 45 | 0 | 278 | 0 | 498 | 0 | 202 | 0 | 0 | 0 | 3 |  |  | 6
2021-10-31 | A67856 | 1 | 중탄소 | SCR435B |  | Al 탈산 | B | 31 | 52 | 52300 | 73.27 | A | A | A |  | 1 | 1 |  | 1530 | 1536 | 6900 |  |  | 6900 | 67.96 | 12 | 101532 | 1596 |  | Y | 43 | 37 |  |  | A67853 |  |  |  |  | 조관훈 | 2 |  | Y |  |  |  |  | 106.4 | 12-10 | 209.14 | 0 | A |  | 1596 | 3 | 0.17 | 1561 | 1.13 | 66 | 25 | 269 | 4:29 | 16 | 16 | 129 | 0 |  | 0 |  | 700 | AR | 2021-10-31 23:45 | 2021-11-01 00:22 | 37 | 2021-10-31 23:44 | 37 |  |  |  |  | N |  |  |  | Y | [5 empty] | 119.64 | 62.26 | [23 empty] | 4.08 | 0 | A | [9 empty] | 1510 | 66 | 0 | 58 | 0 | 125 | 0 | 737 | 0 | 557 | 0 | 0 | 56 | 26
2021-10-31 | B67261 | 2 | 저탄소 | SCR420HON |  | Al 탈산 | B | 16 | 2 | 55700 | 112.28 | A | A |  | A | 1 |  | 1 | 1555 | 1545 | 7500 |  |  | 7500 | 73.87 | 12 | 101532 | 1657 |  | Y | 45 | 38 |  |  | B67258 | 05 |  |  |  | 임현진 | 2 |  |  | Y |  | Y |  | 101.4 | 13-6 | 0 | 167.43 | A |  | 1636 | 1 | 0.46 | 1576 | 1.02 | 66 | 28 | 287 | 4:47 | 16 | 17 | 0 | 95 |  | 37.99 | 0 | 0 | N2 | 2021-11-01 00:26 | 2021-11-01 00:55 | 29 | 2021-11-01 00:06 | 49 |  |  |  |  | Y | [8 empty] | 4.5 | 0 | 15.39 | [23 empty] | 0.45 | 0.45 | B | [9 empty] | 877 | 603 | 0 | 14 | 0 | 283 | 0 | 500 | 0 | 0 | 0 | 0 | 0 | 14 |  |  | 6
2021-10-31 | A67857 | 1 | 중탄소 | SCR435B |  | Al 탈산 | B | 37 | 18 | 53800 | 74.45 | A | A | A |  | 1 | 1 |  | 1530 | 1547 | 6700 |  |  | 6700 | 65.99 | 12 | 101532 | 1598 |  | Y | 42 | 35 |  |  | A67854 |  |  |  |  | 조관훈 | 2 |  |  | Y |  |  |  | 99.8 | 13-1 | 163.02 | 0 | A |  | 1600 | 3 | 0.18 | 1566 | 1.1 | 71 | 25 | 323 | 5:23 | 16 | 16 | 130 | 0 |  | 0 |  | 700 | AR | 2021-11-01 00:56 | 2021-11-01 01:29 | 33 | 2021-11-01 00:55 | 34 |  |  |  |  | N |  |  |  | Y | [5 empty] | 124.92 | 60.72 | [23 empty] | 8.49 | 0 | A | [9 empty] | 1509 | 34 | 0 | 124 | 0 | 127 | 0 | 645 | 0 | 396 | 0 | 0 | 134 | 0
2021-10-31 | B67262 | 2 | 저탄소 | SCR420HON |  | Al 탈산 | B | 30 | 7 | 53400 | 98.6 | A | A |  | A | 1 |  | 1 | 1555 | 1579 | 6500 |  |  | 6500 | 64.02 | 12 | 101532 | 1652 |  | Y | 45 | 37 |  |  | B67259 | 05 |  |  |  | 임현진 | 2 |  |  | Y |  | Y |  | 104.8 | 13-9 | 0 | 120.86 | A |  | 1643 | 1 | 0.39 | 1583 | 1.38 | 73 | 40 | 266 | 4:26 | 16 | 17 | 0 | 96 |  | 35.6 | 0 | 0 | N2 | 2021-11-01 01:26 | 2021-11-01 01:53 | 28 | 2021-11-01 01:07 | 46 |  |  |  |  | Y | [8 empty] | 4.5 | 0 | 13.19 | [23 empty] | 0.49 | 0.49 | A | [9 empty] | 1103 | 595 | 0 | 22 | 0 | 233 | 0 | 501 | 0 | 0 | 0 | 0 | 0 | 25 |  |  | 6
2021-10-31 | A67858 | 1 | 중탄소 | SCR435B |  | Al 탈산 | B | 35 | 5 | 54800 | 68.8 | A | A | A |  | 1 | 1 |  | 1530 | 1541 | 5800 |  |  | 5800 | 57.12 | 12 | 101532 | 1599 |  | Y | 42 | 30 | [7 empty] | 조관훈 | 2 | [6 empty] | 95.75 | 12-9 | 118.75 | 0 | A |  | 1599 | 3 | 0.18 | 1556 | 1.65 | 61 | 15 | 247 | 4:07 | 16 | 16 | 131 | 0 |  | 0 |  | 600 | AR | 2021-11-01 01:50 | 2021-11-01 02:33 | 43 | 2021-11-01 01:49 | 44 |  |  |  |  | N |  |  |  | Y | [5 empty] | 114.84 | 34.9 | [23 empty] | 9.76 | 0 | A | [9 empty] | 1414 | 40 | 68 | 9 | 0 | 126 | 0 | 499 | 0 | 399 | 0 | 0 | 46 | 44
2021-10-31 | B67263 | 2 | 저탄소 | SCR420HON |  | Al 탈산 | B | 38 | 74 | 51150 | 88.92 | A | A |  | A | 1 |  | 1 | 1555 | 1580 | 6400 |  |  | 6400 | 63.03 | 12 | 101532 | 1633 |  | Y | 44 | 34 |  |  | B67260 | 05 |  |  |  | 임현진 | 2 |  |  | Y |  | Y |  |  |  | 0 | 137.1 | A |  | 1637 | 1 | 0.34 | 1581 | 1.67 | 71 | 39 | 246 | 4:06 | 16 | 17 | 0 | 97 |  | 45.54 | 0 | 0 | N2 | 2021-11-01 02:33 | 2021-11-01 02:54 | 21 | 2021-11-01 02:17 | 37 |  |  |  |  | Y | [8 empty] | 4.5 | 0 | 12.47 | [23 empty] | 0.31 | 0.31 | A | [9 empty] | 1057 | 599 | 0 | 12 | 0 | 227 | 0 | 504 | 0 | 0 | 0 | 0 | 0 | 7 |  |  | 6
2021-10-31 | A67859 | 1 | 중탄소 | SCR435B |  | Al 탈산 | B | 21 | 53 | 51100 | 77.43 | A | A | A |  | 1 | 1 |  | 1530 | 1589 | 4700 |  |  | 4700 | 46.29 | 12 | 101532 | 1588 |  | Y | 43 | 15 | [7 empty] | 조관훈 | 2 |  |  |  |  | Y |  | 101.25 | 12-5 | 180.52 | 0 | A |  | 1588 | 3 | 0.18 | 1566 | 0.63 | 71 | 28 | 281 | 4:41 | 16 | 16 | 132 | 0 |  | 0 |  | 600 | AR | 2021-11-01 02:55 | 2021-11-01 03:31 | 35 | 2021-11-01 02:55 | 35 | [14 empty] | 116.07 | 87.67 | [23 empty] | 11.29 | 0 | A | [9 empty] | 1448 | 35 | 106 | 68 | 0 | 128 | 0 | 496 | 0 | 0 | 0 | 0 | 47 | 33
2021-10-31 | B67264 | 2 | 저탄소 | SCR420HON |  | Al 탈산 | B | 19 | 52 | 52100 | 94.92 | A | A |  | A | 1 |  | 1 | 1555 | 1569 | 6300 |  |  | 6300 | 67.69 | 11 | 93071 | 1635 |  | Y | 43 | 34 |  |  | B67261 | 05 |  |  |  | 임현진 | 2 |  |  | Y |  | Y |  | 105.3 | 12-9 | 0 | 148.28 | A |  | 1634 | 1 | 0.4 | 1582 | 1.29 | 72 | 40 | 287 | 4:47 | 16 | 17 | 0 | 98 |  | 38.27 | 0 | 0 | N2 | 2021-11-01 03:31 | 2021-11-01 03:53 | 23 | 2021-11-01 03:14 | 39 |  |  |  |  | Y | [8 empty] | 4.5 | 0 | 12.85 | [23 empty] | 0.39 | 0.39 | A | [9 empty] | 1027 | 570 | 0 | 37 | 0 | 239 | 0 | 524 | 0 | 0 | 0 | 0 | 0 | 14 |  |  | 6
2021-10-31 | A67860 | 1 | 중탄소 | SCR435B |  | Al 탈산 | B | 31 | 53 | 52000 | 69.68 | A | A | A |  | 1 | 1 |  | 1530 | 1540 | 5700 |  |  | 5700 | 56.14 | 12 | 101532 | 1611 |  | Y | 41 | 31 | [7 empty] | 조관훈 | 2 |  |  |  |  | Y |  | 99.2 | 12-3 | 148.65 | 0 | A |  | 1611 | 3 | 0.2 | 1574 | 1.32 | 79 | 32 | 340 | 5:40 | 16 | 17 | 133 | 0 |  | 0 |  | 800 | AR | 2021-11-01 03:44 | 2021-11-01 04:33 | 50 | 2021-11-01 03:43 | 51 | [14 empty] | 114.63 | 33.09 | [23 empty] | 12.42 | 0 | A | [9 empty] | 1446 | 25 | 63 | 53 | 0 | 126 | 0 | 498 | 0 | 399 | 0 | 0 | 47 | 30
2021-10-31 | B67265 | 2 | 저탄소 | SCR420HON |  | Al 탈산 | B | 16 | 3 | 55550 | 80.95 | A | A |  | A | 1 |  | 1 | 1555 | 1580 | 5200 |  |  | 5200 | 36.15 | 17 | 143837 | 1650 |  | Y | 43 | 27 |  |  | B67262 | 05 |  |  |  | 임현진 | 2 |  |  | Y |  | Y |  | 93.75 | 12-7 | 0 | 125.07 | A |  | 1639 | 1 | 0.39 | 1590 | 1.63 | 80 | 42 | 272 | 4:32 | 16 | 17 | 0 | 99 |  | 37.76 | 0 | 0 | N2 | 2021-11-01 04:17 | 2021-11-01 04:51 | 34 | 2021-11-01 04:08 | 42 |  |  |  |  | Y | [8 empty] | 5 | 0 | 11.58 | [23 empty] | 0 | 0 | A | [9 empty] | 1043 | 484 | 211 | 33 | 0 | 266 | 0 | 502 | 0 | 0 | 0 | 0 | 0 | 13 |  |  | 6
2021-10-31 | A67861 | 1 | 중탄소 | SCR435B | 연주종료 | Al 탈산 | B | 37 | 19 | 53300 | 76.57 | A | A | A |  | 1 | 1 |  | 1530 | 1549 | 6000 |  |  | 6000 | 61.47 | 12 | 97604 | 1606 | 341 | Y | 43 | 30 | [7 empty] | 조관훈 | 2 |  |  |  |  | Y |  | 95.75 | 12-6 | 131.91 | 0 | A |  | 1606 | 3 | 0.19 | 1565 | 1.21 | 70 | 0 | 318 | 5:18 | 16 | 16 | 134 | 0 |  | 0 |  | 700 | AR | 2021-11-01 04:47 | 2021-11-01 06:40 | 49 | 2021-11-01 04:47 | 49 | [14 empty] | 134.43 | 78.65 | [23 empty] | 13.91 | 0 | A | [9 empty] | 1408 | 26 | 191 | 39 | 0 | 126 | 0 | 496 | 0 | 398 | 0 | 0 | 58 | 45
2021-10-31 | B67266 | 2 | 저탄소 | SCR420HON4 |  | Si 탈산 | B | 30 | 8 | 53500 | 91.82 | A | A |  | A | 1 |  | 1 | 1555 | 1597 | 5300 |  |  | 5300 | 104.4 | 6 | 50766 | 1640 | 361 | Y | 39 | 32 |  |  | B67263 | 05 |  |  |  | 임현진 | 2 |  |  | Y |  | Y |  | 105.3 | 13-9 | 0 | 134.28 | A |  | 1628 | 1 | 0.41 | 1568 | 1.5 | 58 | 31 | 251 | 4:11 | 16 | 17 | 0 | 100 | 55 | 42.22 | 0 | 0 | N2 | 2021-11-01 05:22 | 2021-11-01 05:44 | 22 | 2021-11-01 05:03 | 42 |  |  |  |  | Y | [8 empty] | 5 | 0 | 12.35 | [23 empty] | 0.52 | 0.52 | A | [9 empty] | 1038 | 502 | 0 | 13 | 0 | 170 | 0 | 999 | 0 | 0 | 0 | 0 | 0 | 14 |  |  | 6
2021-10-31 | A67862 | 1 | 저탄소 | SCR420HON4 |  | Si 탈산 | B | 35 | 6 | 54500 | 80.02 | A | A | C |  | 1 | 1 |  | 1540 | 1554 | 7200 |  |  | 7200 | 77.36 | 11 | 93071 | 1612 |  | Y | 42 | 39 | [7 empty] | 조관훈 | 2 | [6 empty] | 99.15 | 13-3 | 0 | 138.53 | A |  | 1612 | 3 | 0.18 | 1589 | 0.64 | 79 | 32 | 282 | 4:42 | 16 | 20 | 135 | 0 |  | 0 |  | 750 | N2 | 2021-11-01 05:58 | 2021-11-01 06:46 | 48 | 2021-11-01 05:55 | 50 | [14 empty] | 0 | 234.99 | [23 empty] | 0 | 38.19 | A | [9 empty] | 1154 | 576 | 0 | 9 | 0 | 153 | 0 | 990 | 0 | 792 | 0 | 0 | 67 | 13
2021-10-31 | B67267 | 2 | 중탄소 | AE4140I2M |  | Al 탈산 | I | 38 | 75 | 51500 | 107.82 | A |  |  | C | 1 |  | 1 | 1560 |  |  |  |  | 0 | 0 | 15 | 93000 |  |  | INGOT |  | 0 | B67270 4톤잔강CR높아잔강버림 |  | B67264 | 05 |  |  |  | 임현진 |  |  |  | Y |  | Y |  | 100.8 | 11-10 |  |  | A |  | 1650 | 1 | 0.46 | 1572 | 1.56 | 78 |  | 320 | 5:20 | 20 | 23 | 0 | 101 |  | 79.48 | 0 | 0 | AR | 2021-11-01 06:32 |  | 19 | 2021-11-01 06:17 | [15 empty] | 24.51 | 0 | [18 empty] | 0.9 |  |  |  |  | 0.03 | 0.03 | B | [9 empty] | 1477 | 0 | 0 | 31 | 0 | 16 | 0 | 0 | 0 | 0 | 0 | 0 | 0 | 0
2021-10-31 | A67863 | 1 | 저탄소 | SCR420HON4 | TUNDISH교체전 | Si 탈산 | B | 21 | 54 | 51400 | 110.35 | A | C |  | C | 1 |  | 1 | 1540 | 1578 | 6000 |  |  | 6000 | 65.73 | 11 | 91288 | 1653 |  | Y | 49 | 31 | [7 empty] | 조관훈 | 2 | [8 empty] | 0 | 273.12 | A |  | 1646 | 1 | 0.42 | 1575 | 1.61 | 65 | 27 | 368 | 6:08 | 16 | 17 | 0 | 102 | 100 | 74.61 | 0 | 0 | N2 | 2021-11-01 07:22 | 2021-11-01 07:49 | 26 | 2021-11-01 06:57 | 52 | [14 empty] | 0 | 18.69 | [23 empty] | 1.19 | 1.19 | A | [9 empty] | 1149 | 312 | 0 | 41 | 0 | 212 | 0 | 496 | 0 | 399 | 0 | 0 | 63 | 0
2021-10-31 | B67268 | 2 | 고탄소 | STB2I |  | Al 탈산 | I | 19 | 53 | 52600 | 124.75 | A | C |  | C | 1 |  | 1 | 1560 | 1595 | 6300 |  |  | 6300 | 70 | 26 | 90000 | 1622 |  | INGOT | 66 | 39 | B67271 2톤잔강CR높아잔강버림 | [6 empty] | 임현진 |  |  |  | Y |  |  |  | 93.9 | 11-7 | 254.87 | 0 | A |  | 1612 | 1 | 0.43 | 1538 | 1.64 | 83 |  | 363 | 6:03 | 25 | 29 | 0 | 103 |  | 84.25 | 0 | 0 | AR | 2021-11-01 07:52 |  | 30 | 2021-11-01 07:45 | [15 empty] | 29.15 | 0 | [18 empty] | 0.9 |  |  |  |  | 0 | 0 | A | [9 empty] | 47 | 1591 | 244 | 22 | 0 | 101 | 0 | 657 | 0 | 208 | 0 | 0 | 100 | 36
2021-11-01 | B67269 | 2 | 중탄소 | SM48CH | TUNDISH교체 | Si 탈산 | B | 31 | 54 | 52250 | 107.83 | C | C |  | C | 1 |  | 1 | 1540 | 1539 | 7900 |  |  | 7900 | 84.88 | 11 | 93071 | 1659 |  | Y | 49 | 42 | [7 empty] | 추창도 | 2 |  |  |  |  | Y |  | 98.25 | 12-2 | 15.95 | 105.48 | A |  | 1660 | 1 | 0.5 | 1580 | 1.67 | 89 | 43 | 399 | 6:39 | 16 | 21 | 0 | 104 |  | 74.1 | 0 | 0 | N2 | 2021-11-01 08:48 | 2021-11-01 09:11 | 24 | 2021-11-01 08:30 | 41 |  |  |  |  | Y | [8 empty] | 5 | 0 | 21.9 | [16 empty] | 0.9 |  |  | 1.92 |  |  |  | 0.9 | 0.9 | A | [9 empty] | 0 | 0 | 0 | 0 | 0 | 0 | 0 | 701 | 0 | 209 | 0 | 0 | 116 | 34 |  |  | 9 |  | 1
2021-11-01 | B67270 | 2 | 중탄소 | SM48CH |  | Si 탈산 | B | 37 | 20 | 53150 | 100.38 | C | C |  | C | 1 |  | 1 | 1540 | 1583 | 6000 |  |  | 6000 | 64.47 | 11 | 93071 | 1628 |  | Y | 55 | 36 | [7 empty] | 추창도 | 2 |  |  |  |  | Y |  | 99.45 | 12-10 | 0 | 177.01 | A |  | 1619 | 1 | 0.45 | 1559 | 1.44 | 68 | 37 | 316 | 5:16 | 16 | 17 | 0 | 105 |  | 53.56 | 0 | 0 | N2 | 2021-11-01 09:41 | 2021-11-01 10:10 | 28 | 2021-11-01 09:31 | 38 |  |  |  |  | N | 크레인간섭 | [8 empty] | 0 | 15.22 | [23 empty] | 0.27 | 0.27 | B | [9 empty] | 0 | 0 | 0 | 0 | 0 | 0 | 0 | 806 | 0 | 414 | 0 | 0 | 159 | 61 |  |  | 4
2021-11-01 | B67271 | 2 | 중탄소 | SM48CH |  | Si 탈산 | B | 38 | 76 | 51650 | 123.52 | C | C |  | C | 1 |  | 1 | 1540 | 1565 | 5700 |  |  | 5700 | 56.14 | 12 | 101532 | 1614 | 362 | Y | 41 | 32 | [7 empty] | 추창도 | 2 | [6 empty] | 98.35 | 11-8 | 0 | 167.42 | A |  | 1617 | 1 | 0.45 | 1555 | 1.42 | 64 | 29 | 283 | 4:43 | 16 | 17 | 0 | 106 | 50 | 59.3 | 0 | 0 | N2 | 2021-11-01 11:13 | 2021-11-01 11:10 | -3 | 2021-11-01 10:26 | 44 |  |  |  |  | N | 크레인간섭 | [8 empty] | 0 | 15.24 | [23 empty] | 0.53 | 0.53 | A | [9 empty] | 0 | 0 | 258 | 0 | 0 | 0 | 0 | 502 | 0 | 156 | 0 | 0 | 104 | 17 |  |  | 4
2021-11-01 | B67272 | 2 | 중탄소 | SM48CH |  | Si 탈산 | B | 19 | 54 | 52900 | 115.37 | C | C |  | C | 1 |  | 1 | 1540 | 1570 | 6700 |  |  | 6700 | 71.99 | 11 | 93071 | 1619 |  | Y | 63 | 37 | [11 empty] | Y |  |  |  | 99.4 | 12-3 | 0 | 250.6 | A |  | 1614 | 1 | 0.46 | 1556 | 1.33 | 65 | 34 | 432 | 7:12 | 16 | 16 | 0 | 107 |  | 71.67 | 0 | 0 | N2 | 2021-11-01 12:04 | 2021-11-01 12:17 | 13 | 2021-11-01 11:51 | 26 |  |  |  |  | N | 크레인간섭 | [8 empty] | 0 | 21.99 | [23 empty] | 0.1 | 0.1 | A | [9 empty] | 0 | 0 | 0 | 32 | 0 | 0 | 0 | 833 | 0 | 365 | 0 | 0 | 148 | 36 |  |  | 6
2021-11-01 | B67273 | 2 | 중탄소 | SM48CH |  | Si 탈산 | B | 21 | 55 | 51850 | 92.02 | C | C |  | C | 1 |  | 1 | 1540 | 1520 | 7400 |  |  | 7400 | 79.51 | 11 | 93071 | 1616 |  | Y | 47 | 39 | [17 empty] | 0 | 228.21 | A |  | 1622 | 1 | 0.49 | 1557 | 1.56 | 66 | 30 | 438 | 7:18 | 16 | 16 | 0 | 108 |  | 49.03 | 0 | 0 | N2 | 2021-11-01 12:57 | 2021-11-01 13:34 | 37 | 2021-11-01 12:47 | 47 |  |  |  |  | N | 크레인간섭 | [8 empty] | 0 | 13.95 | [23 empty] | 0.34 | 0.34 | B | [9 empty] | 0 | 0 | 181 | 0 | 0 | 0 | 0 | 755 | 0 | 156 | 0 | 0 | 108 | 52 |  |  | 4
2021-11-01 | B67274 | 2 | 중탄소 | SM48CH |  | Si 탈산 | B | 31 | 55 | 51650 | 103.6 | C | C |  | C | 1 |  | 1 | 1540 | 1606 | 5200 |  |  | 5200 | 51.22 | 12 | 101532 | 1629 |  | Y | 42 | 32 | [17 empty] | 0.6 | 204.67 | A |  | 1629 | 1 | 0.45 | 1557 | 1.59 | 66 | 28 | 330 | 5:30 | 16 | 17 | 0 | 109 |  | 51.56 | 0 | 0 | N2 | 2021-11-01 14:08 | 2021-11-01 14:40 | 32 | 2021-11-01 13:42 | 57 |  |  |  |  | N | 크레인간섭 | [8 empty] | 0 | 13.97 | [23 empty] | 0.58 | 0.58 | B | [9 empty] | 0 | 0 | 461 | 61 | 0 | 0 | 0 | 807 | 0 | 162 | 0 | 0 | 213 | 107 |  |  | 6
2021-11-01 | B67275 | 2 | 중탄소 | SM48CH |  | Si 탈산 | B | 38 | 77 | 51400 | 98.33 | C | D |  | D | 1 |  | 1 | 1540 | 1543 | 6600 |  |  | 6600 | 65 | 12 | 101532 | 1617 |  | Y | 44 | 36 | [17 empty] | 40.52 | 43.34 | A |  | 1619 | 1 | 0.49 | 1552 | 1.55 | 61 | 29 | 246 | 4:06 | 16 | 17 | 0 | 110 | 280 | 209.12 | 0 | 0 | N2 | 2021-11-01 15:20 | 2021-11-01 15:41 | 21 | 2021-11-01 15:03 | 38 |  |  |  |  | Y | [8 empty] | 4.5 | 0 | 42.43 | [23 empty] | 0.68 | 0.68 | A | [9 empty] | 32 | 10 | 364 | 17 | 0 | 0 | 0 | 702 | 0 | 150 | 0 | 0 | 50 | 39 |  |  | 6
2021-11-01 | B67276 | 2 | 중탄소 | SM48CH |  | Si 탈산 | B | 19 | 55 | 51500 | 102.32 | D | D |  | D | 1 |  | 1 | 1540 | 1547 | 6500 |  |  | 6500 | 64.02 | 12 | 101532 | 1632 |  | Y | 42 | 33 |  |  | B67273 | 03 |  |  |  | 김규완 | 2 | [6 empty] | 98.6 | 12-2 | 24.56 | 148.36 | A |  | 1625 | 1 | 0.5 | 1556 | 1.55 | 65 | 31 | 312 | 5:12 | 16 | 17 | 0 | 111 | 180 | 145.83 | 0 | 0 | N2 | 2021-11-01 16:25 | 2021-11-01 16:42 | 17 | 2021-11-01 16:05 | 37 |  |  |  |  | Y | [8 empty] | 4 | 0 | 32.85 | [23 empty] | 0.56 | 0.56 | A | [9 empty] | 18 | 0 | 398 | 0 | 0 | 0 | 0 | 701 | 0 | 156 | 0 | 0 | 0 | 52 |  |  | 6
2021-11-01 | B67277 | 2 | 중탄소 | SM48CH |  | Si 탈산 | B | 21 | 56 | 50500 | 95.63 | D | D |  | D | 1 |  | 1 | 1540 | 1523 | 7100 |  |  | 7100 | 76.29 | 11 | 93071 | 1628 |  | Y | 44 | 36 |  |  | B67274 | 03 |  |  |  | 김규완 | 2 | [8 empty] | 86.75 | 106.95 | A |  | 1624 | 1 | 0.5 | 1559 | 1.58 | 68 | 32 | 297 | 4:57 | 16 | 17 | 0 | 112 |  | 175.36 | 0 | 0 | N2 | 2021-11-01 17:17 | 2021-11-01 17:44 | 27 | 2021-11-01 17:00 | 43 |  |  |  |  | Y | [8 empty] | 4 | 0 | 35.78 | [23 empty] | 0.62 | 0.62 | A | [9 empty] | 0 | 0 | 189 | 13 | 0 | 0 | 0 | 698 | 0 | 159 | 0 | 0 | 135 | 65 |  |  | 6
2021-11-01 | B67278 | 2 | 중탄소 | SM48CH |  | Si 탈산 | B | 31 | 56 | 51900 | 93.95 | D | D |  | D | 1 |  | 1 | 1540 | 1587 | 6700 |  |  | 6700 | 71.99 | 11 | 93071 | 1620 |  | Y | 43 | 35 |  |  | B67275 | 03 |  |  |  | 김규완 | 2 |  |  | Y |  | Y |  | 101.7 | 12-5 | 1.25 | 96.25 | A |  | 1625 | 1 | 0.5 | 1558 | 1.69 | 67 | 35 | 303 | 5:03 | 16 | 17 | 0 | 113 | 240 | 178.65 | 0 | 0 | N2 | 2021-11-01 18:19 | 2021-11-01 18:43 | 24 | 2021-11-01 18:02 | 41 |  |  |  |  | Y | [8 empty] | 4.5 | 0 | 35.67 | [23 empty] | 0.55 | 0.55 | A | [9 empty] | 0 | 0 | 248 | 11 | 0 | 0 | 0 | 800 | 0 | 158 | 0 | 0 | 98 | 66 |  |  | 4
2021-11-01 | B67279 | 2 | 중탄소 | SM48CH |  | Si 탈산 | B | 38 | 78 | 51450 | 82.55 | D | D |  | D | 1 |  | 1 | 1540 | 1545 | 5400 |  |  | 5400 | 58.02 | 11 | 93071 | 1607 |  | Y | 36 | 32 |  |  | B67276 | 03 |  |  |  | 김규완 | 2 | [6 empty] | 105.75 | 12-4 | 1.12 | 47.49 | A |  | 1599 | 1 | 0.43 | 1541 | 1.53 | 50 | 27 | 289 | 4:49 | 16 | 17 | 0 | 114 |  | 140.36 | 0 | 0 | N2 | 2021-11-01 19:32 | 2021-11-01 19:46 | 14 | 2021-11-01 19:19 | 27 |  |  |  |  | Y | [8 empty] | 4.5 | 0 | 29.49 | [23 empty] | 0.37 | 0.37 | A | [9 empty] | 50 | 0 | 242 | 0 | 0 | 0 | 0 | 702 | 0 | 153 | 0 | 0 | 0 | 59
2021-11-01 | B67280 | 2 | 중탄소 | SM48CH |  | Si 탈산 | B | 19 | 56 | 52300 | 84.9 | D | D |  | D | 1 |  | 1 | 1540 | 1549 | 5500 |  |  | 5500 | 59.09 | 11 | 93071 | 1610 |  | Y | 35 | 31 |  |  | B67277 | 13 |  |  |  | 김규완 | 2 | [6 empty] | 104 | 12-7 | 0.89 | 84.42 | A |  | 1605 | 1 | 0.45 | 1544 | 1.57 | 53 | 27 | 311 | 5:11 | 16 | 17 | 0 | 115 |  | 94.93 | 0 | 0 | N2 | 2021-11-01 20:34 | 2021-11-01 20:50 | 16 | 2021-11-01 20:18 | 32 |  |  |  |  | Y | [8 empty] | 3.5 | 0 | 20.99 | [23 empty] | 0.39 | 0.39 | A | [9 empty] | 33 | 0 | 306 | 17 | 0 | 0 | 0 | 699 | 0 | 154 | 0 | 0 | 100 | 43
2021-11-01 | B67281 | 2 | 중탄소 | SM48CH |  | Si 탈산 | B | 21 | 57 | 51850 | 89.43 | D | D |  | D | 1 |  | 1 | 1540 | 1541 | 5500 |  |  | 5500 | 65 | 10 | 84610 | 1617 |  | Y | 36 | 32 |  |  | B67278 | 03 |  |  |  | 김규완 | 2 | [8 empty] | 4.7 | 63.08 | A |  | 1602 | 1 | 0.41 | 1541 | 1.42 | 50 | 23 | 289 | 4:49 | 16 | 17 | 0 | 116 |  | 148.65 | 0 | 0 | N2 | 2021-11-01 21:36 | 2021-11-01 21:55 | 19 | 2021-11-01 21:21 | 34 |  |  |  |  | Y | [8 empty] | 5 | 0 | 33.67 | [23 empty] | 0.39 | 0.39 | A | [9 empty] | 32 | 0 | 278 | 11 | 0 | 0 | 0 | 699 | 0 | 156 | 0 | 0 | 103 | 65
2021-11-01 | B67282 | 2 | 중탄소 | SM48CH | TUNDISH교체전 | Si 탈산 | B | 31 | 57 | 52000 | 93.12 | D | D |  | A | 1 |  | 1 | 1540 | 1558 | 5800 |  |  | 5800 | 62.06 | 12 | 93463 | 1626 |  | Y | 39 | 36 |  |  | B67279 | 03 |  |  |  | 김규완 | 2 |  |  | Y |  | Y |  | 98.6 | 12-1 | 70.26 | 33.99 | A |  | 1603 | 1 | 0.36 | 1553 | 1.13 | 62 | 35 | 261 | 4:21 | 16 | 16 | 0 | 117 |  | 36.56 | 0 | 0 | N2 | 2021-11-01 22:46 | 2021-11-01 22:52 | 6 | 2021-11-01 22:30 | 22 |  |  |  |  | Y | [8 empty] | 4.5 | 0 | 11.83 | [23 empty] | 0.18 | 0.18 | A | [9 empty] | 42 | 0 | 324 | 26 | 0 | 31 | 0 | 702 | 0 | 154 | 0 | 0 | 160 | 41 |  |  | 6
2021-11-01 | B67283 | 2 | 중탄소 | AE15B34M | TUNDISH교체 | Si 탈산 | B | 38 | 79 | 51800 | 94.55 | A | A |  | A | 1 |  | 1 | 1540 | 1551 | 7300 |  |  | 7300 | 78.43 | 11 | 93071 | 1655 |  | Y | 45 | 37 |  |  | B67280 | 03 |  |  |  | 박용우 | 2 |  |  | Y |  | Y |  | 101 | 11-10 | 232.04 | 0 | A |  | 1651 | 1 | 0.46 | 1581 | 0 | 84 | 35 | 249 | 4:09 | 13 | 21 | 0 | 118 |  | 55.63 | 0 | 0 | AR | 2021-11-01 23:43 | 2021-11-02 00:19 | 36 | 2021-11-01 23:31 | 48 |  |  |  |  | N | [8 empty] | 4.5 | 17.61 | 0 | [16 empty] | 0.7 |  |  | 2.39 |  |  |  | 0.3 | 0.3 | A | [9 empty] | 183 | 0 | 510 | 57 | 0 | 263 | 0 | 500 | 0 | 208 | 0 | 0 | 0 | 33 |  |  | 9 |  | 1
2021-11-01 | B67284 | 2 | 중탄소 | AE15B34M |  | Si 탈산 | B | 19 | 57 | 52700 | 80.92 | A | A |  | A | 1 |  | 1 | 1540 | 1554 | 5500 |  |  | 5500 | 59.09 | 11 | 93071 | 1636 |  | Y | 43 | 31 | [7 empty] | 박용우 | 2 |  |  | Y |  | Y |  | 95.9 | 11-9 | 184.04 | 0 | A |  | 1616 | 1 | 0.46 | 1563 | 1.55 | 66 | 23 | 257 | 4:17 | 13 | 14 | 0 | 119 | 55 | 52.47 | 0 | 0 | AR | 2021-11-02 00:25 | 2021-11-02 01:25 | 60 | 2021-11-02 00:15 | 70 |  |  |  |  | N | [8 empty] | 5 | 16.64 | 0 | [23 empty] | 0.02 | 0.02 | A | [9 empty] | 137 | 0 | 446 | 135 | 0 | 237 | 0 | 501 | 0 | 0 | 0 | 0 | 100 | 31 |  |  | 6
2021-11-01 | B67285 | 2 | 중탄소 | AE15B34M |  | Si 탈산 | B | 21 | 58 | 52300 | 92.93 | A | A |  | A | 1 |  | 1 | 1540 | 1546 | 7100 |  |  | 7100 | 69.93 | 12 | 101532 | 1633 |  | Y | 48 | 39 | [7 empty] | 박용우 | 2 |  |  | Y |  | Y |  |  |  | 274.54 | 0 | A |  | 1620 | 1 | 0.45 | 1565 | 1.41 | 68 | 21 | 248 | 4:08 | 13 | 14 | 0 | 120 |  | 33.85 | 0 | 0 | AR | 2021-11-02 01:34 | 2021-11-02 02:29 | 55 | 2021-11-02 01:21 | 68 |  |  |  |  | N | [8 empty] | 4.5 | 9.95 | 0 | [23 empty] | 0.31 | 0.31 | A | [9 empty] | 188 | 0 | 529 | 90 | 0 | 210 | 0 | 602 | 0 | 0 | 0 | 0 | 54 | 15 |  |  | 6
2021-11-01 | B67286 | 2 | 중탄소 | AE15B34M |  | Si 탈산 | B | 31 | 58 | 52100 | 90.47 | A | A |  | A | 1 |  | 1 | 1540 | 1540 | 6900 |  |  | 6900 | 67.96 | 12 | 101532 | 1639 |  | Y | 44 | 40 | [7 empty] | 박용우 | 2 |  |  |  |  | Y |  | 103.7 | 12-6 | 178.03 | 0 | A |  | 1621 | 1 | 0.44 | 1574 | 1.05 | 77 | 32 | 294 | 4:54 | 13 | 13 | 0 | 121 |  | 36.85 | 0 | 0 | AR | 2021-11-02 02:41 | 2021-11-02 03:37 | 55 | 2021-11-02 02:32 | 65 |  |  |  |  | N | [8 empty] | 5 | 10.27 | 0 | [23 empty] | 0.29 | 0.29 | A | [9 empty] | 159 | 0 | 454 | 104 | 0 | 217 | 0 | 497 | 0 | 0 | 0 | 0 | 0 | 16 |  |  | 6
2021-11-01 | B67287 | 2 | 중탄소 | AE15B34M |  | Si 탈산 | B | 38 | 80 | 51350 | 80.67 | A | A |  | A | 1 |  | 1 | 1540 | 1518 | 6700 |  |  | 6700 | 65.99 | 12 | 101532 | 1639 |  | Y | 42 | 34 | [7 empty] | 박용우 | 2 |  |  |  |  | Y |  | 100.85 | 11-9 | 181.48 | 0 | A |  | 1623 | 1 | 0.46 | 1570 | 1.73 | 73 | 32 | 219 | 3:39 | 13 | 14 | 0 | 122 |  | 40.39 | 0 | 0 | AR | 2021-11-02 03:49 | 2021-11-02 04:42 | 52 | 2021-11-02 03:40 | 62 |  |  |  |  | N | [8 empty] | 5 | 14.51 | 0 | [23 empty] | 0.15 | 0.15 | A | [9 empty] | 120 | 0 | 464 | 116 | 0 | 186 | 0 | 642 | 0 | 0 | 0 | 0 | 110 | 15 |  |  | 6
2021-11-01 | B67288 | 2 | 중탄소 | AE15B34M |  | Si 탈산 | B | 19 | 58 | 51650 | 82.05 | A | A |  | A | 1 |  | 1 | 1540 | 1542 | 6300 |  |  | 6300 | 62.05 | 12 | 101532 | 1635 |  | Y | 39 | 34 | [7 empty] | 박용우 | 2 |  |  |  |  | Y |  | 103.85 | 12-6 | 152.5 | 0 | A |  | 1620 | 1 | 0.52 | 1568 | 1.63 | 71 | 29 | 306 | 5:06 | 13 | 14 | 0 | 123 | 35 | 33.7 | 0 | 0 | AR | 2021-11-02 04:51 | 2021-11-02 05:44 | 54 | 2021-11-02 04:39 | 65 |  |  |  |  | N | [8 empty] | 4.5 | 10.45 | 0 | [23 empty] | 0.07 | 0.07 | A | [9 empty] | 184 | 0 | 384 | 85 | 0 | 225 | 0 | 497 | 0 | 0 | 0 | 0 | 51 | 45 |  |  | 6
2021-11-01 | B67289 | 2 | 중탄소 | AE15B34M |  | Si 탈산 | B | 21 | 59 | 51850 | 90.2 | A | A |  | A | 1 |  | 1 | 1540 | 1569 | 5600 |  |  | 5600 | 55.16 | 12 | 101532 | 1643 |  | Y | 39 | 31 | [7 empty] | 박용우 | 2 |  |  |  |  | Y |  |  |  | 173.74 | 0 | A |  | 1629 | 1 | 0.45 | 1567 | 0 | 70 | 34 | 333 | 5:33 | 13 | 14 | 0 | 124 |  | 35 | 0 | 0 | AR | 2021-11-02 05:56 | 2021-11-02 06:49 | 53 | 2021-11-02 05:44 | 65 |  |  |  |  | N | [8 empty] | 4.5 | 13.39 | 0 | [23 empty] | 0.2 | 0.2 | A | [9 empty] | 187 | 0 | 494 | 82 | 0 | 201 | 0 | 502 | 0 | 0 | 0 | 0 | 0 | 35
2021-11-01 | B67290 | 2 | 중탄소 | AE15B34M |  | Si 탈산 | B | 31 | 59 | 51450 | 139.98 | A | C |  | C | 1 |  | 1 | 1540 | 1564 | 6600 |  |  | 6600 | 65 | 12 | 101532 | 1662 |  | Y | 43 | 36 | [7 empty] | 박용우 | 2 |  |  |  |  | Y |  | 103.25 | 12-6 | 154.82 | 0 | A |  | 1650 | 1 | 0.5 | 1573 | 1.53 | 76 | 41 | 710 | 11:50 | 13 | 14 | 0 | 125 |  | 46.86 | 0 | 0 | AR | 2021-11-02 07:41 | 2021-11-02 07:54 | 13 | 2021-11-02 06:44 | 70 |  |  |  |  | N | [8 empty] | 4 | 17.3 | 0 | [23 empty] | 0.96 | 0.96 | A | [9 empty] | 111 | 0 | 475 | 82 | 0 | 163 | 0 | 605 | 0 | 0 | 0 | 0 | 131 | 55
2021-11-02 | B67291 | 2 | 중탄소 | AE15B34M |  | Si 탈산 | B | 37 | 21 | 53550 | 109.7 | C | C |  | C | 1 |  | 1 | 1540 | 1560 | 7000 |  |  | 7000 | 68.94 | 12 | 101532 | 1635 |  | Y | 55 | 42 | [15 empty] | 101.15 | 13-2 | 241.15 | 0 | A |  | 1635 | 1 | 0.41 | 1562 | 1.63 | 65 | 33 | 514 | 8:34 | 13 | 14 | 0 | 126 |  | 39.79 | 0 | 0 | AR | 2021-11-02 08:34 | 2021-11-02 09:00 | 26 | 2021-11-02 08:17 | 43 |  |  |  |  | N | [8 empty] | 4 | 12.28 | 0 | 장시간 대기래들 | [22 empty] | 0.44 | 0.44 | A | [9 empty] | 141 | 0 | 0 | 62 | 0 | 270 | 0 | 842 | 0 | 202 | 0 | 0 | 82 | 32
2021-11-02 | B67292 | 2 | 중탄소 | AE15B34M | TUNDISH교체전 | Si 탈산 | B | 19 | 59 | 52050 | 86.17 | C | C |  | C | 1 |  | 1 | 1540 | 1591 | 4900 |  |  | 4900 | 51.09 | 12 | 95910 | 1632 |  | Y | 36 | 30 | [17 empty] | 142.5 | 0 | A |  | 1625 | 1 | 0.44 | 1561 | 1.59 | 64 | 30 | 494 | 8:14 | 13 | 14 | 0 | 127 |  | 39.51 | 0 | 0 | AR | 2021-11-02 09:21 | 2021-11-02 10:04 | 44 | 2021-11-02 09:08 | 57 | [14 empty] | 11.24 | 0 | [23 empty] | 0.13 | 0.13 | A | [9 empty] | 154 | 0 | 0 | 54 | 0 | 263 | 0 | 750 | 0 | 208 | 0 | 0 | 48 | 55
2021-11-02 | B67293 | 2 | 저탄소 | AE5120HF | TUNDISH교체 | Si 탈산 | B | 21 | 60 | 51150 | 111.78 | C | C |  | C | 1 |  | 1 | 1555 | 1569 | 8500 |  |  | 8500 | 91.33 | 11 | 93071 | 1675 |  | Y | 48 | 42 | [17 empty] | 12.82 | 196.73 | A |  | 1679 | 1 | 0.43 | 1599 | 1.65 | 90 | 39 | 288 | 4:48 | 16 | 21 | 0 | 128 |  | 98.81 | 0 | 0 | N2 | 2021-11-02 10:54 | 2021-11-02 11:28 | 35 | 2021-11-02 10:29 | 59 | [14 empty] | 0 | 25.72 | [19 empty] | 2.19 |  |  |  | 0.46 | 0.46 | A | [9 empty] | 1100 | 0 | 0 | 57 | 0 | 0 | 0 | 698 | 0 | 0 | 0 | 0 | 139 | 30 |  |  | 9 |  | 1
2021-11-02 | B67294 | 2 | 저탄소 | AE5120HF |  | Si 탈산 | B | 31 | 60 | 51850 | 124.9 | C | C |  | C | 1 |  | 1 | 1555 | 1600 | 7600 |  |  | 7600 | 81.66 | 11 | 93071 | 1656 |  | Y | 50 | 42 | [15 empty] | 100.75 | 12-3 | 0 | 277.09 | A |  | 1668 | 1 | 0.43 | 1586 | 1.25 | 77 | 43 | 392 | 6:32 | 16 | 17 | 0 | 129 |  | 33.01 | 0 | 0 | N2 | 2021-11-02 12:07 | 2021-11-02 12:34 | 27 | 2021-11-02 11:45 | 49 | [14 empty] | 4.87 | 10.65 | [23 empty] | 1.48 | 1.48 | A | [9 empty] | 1133 | 0 | 0 | 81 | 0 | 0 | 0 | 806 | 0 | 0 | 0 | 0 | 127 | 36 |  |  | 4
2021-11-02 | B67295 | 2 | 저탄소 | AE5120HF |  | Si 탈산 | B | 37 | 22 | 52800 | 113.47 | C | C |  | C | 1 |  | 1 | 1555 | 1555 | 8700 |  |  | 8700 | 93.48 | 11 | 93071 | 1649 |  | Y | 49 | 42 | [17 empty] | 0.3 | 241.53 | A |  | 1646 | 1 | 0.38 | 1570 | 1.36 | 61 | 32 | 305 | 5:05 | 16 | 17 | 0 | 130 |  | 53.48 | 0 | 0 | N2 | 2021-11-02 13:17 | 2021-11-02 13:43 | 27 | 2021-11-02 12:58 | 46 | [14 empty] | 1.81 | 13.52 | [23 empty] | 0.48 | 0.48 | B | [9 empty] | 1070 | 0 | 0 | 46 | 0 | 0 | 0 | 905 | 0 | 0 | 0 | 0 | 141 | 46 |  |  | 4
2021-11-02 | B67296 | 2 | 저탄소 | AE5120HF |  | Si 탈산 | B | 19 | 60 | 51300 | 111.55 | C | C |  | D | 1 |  | 1 | 1555 | 1535 | 8500 |  |  | 8500 | 91.33 | 11 | 93071 | 1643 | 732 | Y | 52 | 45 | [17 empty] | 0 | 301.92 | A |  | 1645 | 1 | 0.52 | 1570 | 1.6 | 61 | 27 | 348 | 5:48 | 16 | 17 | 0 | 131 |  | 184.53 | 0 | 0 | N2 | 2021-11-02 14:24 | 2021-11-02 14:46 | 22 | 2021-11-02 14:06 | 40 | [14 empty] | 0 | 37.38 | [23 empty] | 0.59 | 0.59 | B | [9 empty] | 1061 | 0 | 0 | 63 | 0 | 0 | 0 | 900 | 0 | 0 | 0 | 0 | 137 | 48 |  |  | 6
2021-11-02 | B67297 | 2 | 저탄소 | AE5120HF |  | Si 탈산 | B | 21 | 61 | 51100 | 106.07 | C | D |  | D | 1 |  | 1 | 1555 | 1556 | 7800 |  |  | 7800 | 76.82 | 12 | 101532 | 1646 |  | Y | 46 | 40 | [7 empty] | 김익규 | 2 | [8 empty] | 0 | 205.78 | A |  | 1641 | 1 | 0.55 | 1575 | 1.45 | 66 | 29 | 319 | 5:19 | 16 | 17 | 0 | 132 |  | 459.73 | 0 | 0 | N2 | 2021-11-02 15:29 | 2021-11-02 15:53 | 25 | 2021-11-02 15:08 | 45 |  |  |  |  | N | [8 empty] | 4.5 | 0 | 91.5 | [23 empty] | 0.51 | 0.51 | A | [9 empty] | 1126 | 0 | 0 | 13 | 0 | 0 | 0 | 798 | 0 | 0 | 0 | 0 | 173 | 27 |  |  | 6
2021-11-02 | B67298 | 2 | 저탄소 | AE5120HF |  | Si 탈산 | B | 31 | 61 | 51700 | 96.78 | D | D |  | D | 1 |  | 1 | 1555 | 1561 | 6900 |  |  | 6900 | 67.96 | 12 | 101532 | 1663 |  | Y | 39 | 36 | [7 empty] | 이기호 | 2 | [6 empty] | 94.2 | 11-6 | 0 | 161.85 | A |  | 1646 | 1 | 0.51 | 1578 | 1.5 | 69 | 35 | 282 | 4:42 | 16 | 17 | 0 | 133 | 300 | 218.31 | 0 | 0 | N2 | 2021-11-02 16:40 | 2021-11-02 17:00 | 21 | 2021-11-02 16:22 | 38 |  |  |  |  | N | [8 empty] | 5 | 0 | 44.3 | [23 empty] | 0.38 | 0.38 | A | [9 empty] | 1141 | 0 | 197 | 39 | 0 | 0 | 0 | 697 | 0 | 0 | 0 | 0 | 215 | 0 |  |  | 6
2021-11-02 | B67299 | 2 | 저탄소 | AE5120HF |  | Si 탈산 | B | 37 | 23 | 52500 | 93.65 | D | D |  | D | 1 |  | 1 | 1555 | 1595 | 6100 |  |  | 6100 | 60.08 | 12 | 101532 | 1652 |  | Y | 37 | 33 | [7 empty] | 이기호 | 2 | [6 empty] | 97 | 12-7 | 0 | 169.63 | A |  | 1637 | 1 | 0.5 | 1569 | 1.45 | 60 | 30 | 323 | 5:23 | 16 | 17 | 0 | 134 |  | 274.92 | 0 | 0 | N2 | 2021-11-02 17:33 | 2021-11-02 17:58 | 25 | 2021-11-02 17:17 | 42 |  |  |  |  | N | [8 empty] | 4 | 0 | 54.05 | [23 empty] | 0.33 | 0.33 | A | [9 empty] | 1115 | 0 | 168 | 41 | 0 | 0 | 0 | 710 | 0 | 0 | 0 | 0 | 195 | 33 |  |  | 6
2021-11-02 | B67300 | 2 | 저탄소 | AE5120HF | TUNDISH교체전 | Si 탈산 | B | 19 | 61 | 51900 | 95.47 | D | D |  | D | 1 |  | 1 | 1555 | 1556 | 7200 |  |  | 7200 | 75.26 | 12 | 95664 | 1645 |  | Y | 44 | 37 | [7 empty] | 이기호 | 2 | [8 empty] | 0.04 | 146.33 | A |  | 1640 | 1 | 0.5 | 1569 | 1.71 | 60 | 29 | 268 | 4:28 | 16 | 17 | 0 | 135 |  | 200.85 | 0 | 0 | N2 | 2021-11-02 18:32 | 2021-11-02 18:58 | 27 | 2021-11-02 18:14 | 44 |  |  |  |  | N | [8 empty] | 4.5 | 0 | 40.6 | [23 empty] | 0.31 | 0.31 | A | [9 empty] | 1120 | 0 | 0 | 37 | 0 | 0 | 0 | 703 | 0 | 0 | 0 | 0 | 199 | 33 |  |  | 6
2021-11-02 | B67301 | 2 | 중탄소 | AE4144HM | TUNDISH교체 | Al 탈산 | B | 21 | 62 | 51450 | 93.92 | D | D |  | D | 1 |  | 1 | 1540 | 1592 | 7200 |  |  | 7200 | 77.37 | 11 | 93060 | 1657 |  | Y | 43 | 39 | [7 empty] | 이기호 | 2 | [6 empty] | 97.65 | 11-9 | 106.62 | 0 | A |  | 1645 | 1 | 0.47 | 1577 | 1.88 | 88 | 34 | 236 | 3:56 | 16 | 17 | 0 | 136 |  | 103.42 | 0 | 0 | AR | 2021-11-02 19:27 | 2021-11-02 20:21 | 53 | 2021-11-02 19:09 | 72 |  |  |  |  | Y | [8 empty] | 4.5 | 21.28 | 0 | [16 empty] | 0.7 |  |  | 1.49 |  |  |  | 0.16 | 0.16 | A | [9 empty] | 1916 | 0 | 886 | 117 | 0 | 194 | 0 | 698 | 0 | 205 | 0 | 0 | 101 | 0 |  |  | 4 |  | 1
2021-11-02 | B67302 | 2 | 중탄소 | AE4144HM |  | Al 탈산 | B | 31 | 62 | 51750 | 90.97 | D | D |  | D | 1 |  | 1 | 1540 | 1526 | 8000 |  |  | 8000 | 85.97 | 11 | 93060 | 1631 |  | Y | 46 | 41 | [7 empty] | 이기호 | 2 | [8 empty] | 122.35 | 0 | A |  | 1616 | 1 | 0.43 | 1562 | 1.47 | 73 | 32 | 234 | 3:54 | 16 | 17 | 0 | 137 |  | 117.61 | 0 | 0 | AR | 2021-11-02 20:35 | 2021-11-02 21:23 | 48 | 2021-11-02 20:24 | 59 |  |  |  |  | Y | [8 empty] | 4.5 | 24.32 | 0 | [20 empty] | 0.97 |  |  | 0.14 | 0.14 | A | [9 empty] | 1868 | 0 | 982 | 44 | 0 | 192 | 0 | 700 | 0 | 204 | 0 | 0 | 153 | 47
2021-11-02 | B67303 | 2 | 중탄소 | AE4144HM |  | Al 탈산 | B | 37 | 24 | 51900 | 104.98 | D | D |  | D | 1 |  | 1 | 1540 | 1552 | 8300 |  |  | 8300 | 81.76 | 12 | 101520 | 1616 | 366 | Y | 45 | 41 | [7 empty] | 이기호 | 2 | [6 empty] | 103.8 | 13-4 | 80.52 | 0 | A |  | 1615 | 1 | 0.46 | 1553 | 1.3 | 64 | 30 | 285 | 4:45 | 16 | 18 | 0 | 138 |  | 94.57 | 0 | 0 | AR | 2021-11-02 22:03 | 2021-11-02 22:28 | 26 | 2021-11-02 21:42 | 46 |  |  |  |  | Y | [8 empty] | 3.5 | 23.53 | 0 | [20 empty] | 0.94 |  |  | 0.39 | 0.39 | A | [9 empty] | 2008 | 0 | 1049 | 0 | 0 | 187 | 0 | 704 | 0 | 206 | 0 | 0 | 189 | 53
2021-11-02 | B67304 | 2 | 중탄소 | AE4144HM |  | Al 탈산 | B | 19 | 62 | 52200 | 101.95 | D | B |  | B | 1 |  | 1 | 1540 | 1587 | 7700 |  |  | 7700 | 75.85 | 12 | 101520 | 1624 |  | Y | 50 | 43 |  |  | B67301 | 05 |  |  |  | 이기호 | 2 | [6 empty] | 102.7 | 12-4 | 198.5 | 0 | A |  | 1609 | 1 | 0.38 | 1552 | 1.28 | 63 | 30 | 311 | 5:11 | 16 | 17 | 0 | 139 |  | 30.06 | 0 | 0 | AR | 2021-11-02 22:57 | 2021-11-02 23:37 | 41 | 2021-11-02 22:40 | 57 |  |  |  |  | Y | [8 empty] | 4 | 12.43 | 0 | [20 empty] | 1.13 |  |  | 0.22 | 0.22 | A | [9 empty] | 1969 | 0 | 1065 | 32 | 0 | 204 | 0 | 798 | 0 | 208 | 0 | 0 | 155 | 23 |  |  | 4
2021-11-02 | B67305 | 2 | 중탄소 | AE4144HM |  | Al 탈산 | B | 21 | 63 | 51300 | 96.62 | B | B |  | B | 1 |  | 1 | 1540 | 1538 | 7500 |  |  | 7500 | 73.88 | 12 | 101520 | 1615 |  | Y | 46 | 38 |  |  | B67302 | 03 |  |  |  | 임승우 | 2 |  | Y |  |  |  |  | 103.4 | 12-5 | 259.3 | 0 | A |  | 1610 | 1 | 0.35 | 1556 | 1.35 | 67 | 32 | 277 | 4:37 | 16 | 17 | 0 | 140 |  | 33.26 | 0 | 0 | AR | 2021-11-03 00:22 | 2021-11-03 00:45 | 24 | 2021-11-03 00:05 | 41 |  |  |  |  | Y | [8 empty] | 3.8 | 13.03 | 0 | [20 empty] | 1.12 |  |  | 0.19 | 0.19 | A | [9 empty] | 1836 | 10 | 948 | 10 | 0 | 231 | 0 | 602 | 0 | 208 | 0 | 0 | 85 | 11 |  |  | 4
2021-11-02 | B67306 | 2 | 중탄소 | AE4144HM |  | Al 탈산 | B | 31 | 63 | 51450 | 96.7 | B | B |  | B | 1 |  | 1 | 1540 | 1550 | 6900 |  |  | 6900 | 67.97 | 12 | 101520 | 1630 |  | Y | 43 | 37 |  |  | B67303 | 03 |  |  |  | 임승우 | 2 |  |  |  |  | Y |  | 101.65 | 12-3 | 184.73 | 0 | A |  | 1611 | 1 | 0.39 | 1557 | 1.16 | 68 | 36 | 288 | 4:48 | 16 | 18 | 0 | 141 |  | 36.84 | 0 | 0 | AR | 2021-11-03 01:29 | 2021-11-03 01:54 | 26 | 2021-11-03 01:12 | 42 |  |  |  |  | Y | [8 empty] | 3.8 | 16.18 | 0 | [20 empty] | 1.12 |  |  | 0.27 | 0.27 | A | [9 empty] | 1893 | 0 | 912 | 33 | 0 | 264 | 0 | 613 | 0 | 201 | 0 | 0 | 47 | 7 |  |  | 4
2021-11-02 | A67864 | 1 | 고탄소 | AE1055M1 | 연주시작 | Al 탈산 | B | 16 | 4 | 55300 | 93.93 | B | B | B |  | 2 | 1 |  | 1520 | 1523 | 7800 | 0 |  | 7800 | 96.81 | 10 | 80572 | 1616 | 356 | Y | 46 | 41 |  | Y | [5 empty] | 김형철 | 2 | [6 empty] | 94.45 | 12-8 | 0 | 218.32 | A |  | 1623 | 3 | 0.16 | 1570 | 1.13 | 84 | 20 | 397 | 6:37 | 20 | 20 | 1 | 0 |  | 0 |  | 300 | N2 | 2021-11-03 01:46 | 2021-11-03 02:06 | 20 | 2021-11-03 01:45 | 22 |  |  |  |  | Y |  |  |  | N | [5 empty] | 0 | 211.43 | [19 empty] | 2.2 | 1.97 |  |  | 0 | 99.87 | A | [9 empty] | 0 | 0 | 482 | 21 | 0 | 152 | 0 | 1348 | 0 | 797 | 0 | 0 | 82 | 35 |  |  |  |  | 1
2021-11-02 | B67307 | 2 | 중탄소 | AE4144HM | 연주종료 | Al 탈산 | B | 37 | 25 | 52100 | 96.55 | B | B |  | B | 1 |  | 1 | 1540 | 1538 | 6800 |  |  | 6800 | 78.58 | 11 | 86539 | 1630 |  | Y | 44 | 35 |  |  | B67304 | 03 |  |  |  | 임승우 | 2 |  |  | Y |  |  |  | 101.6 | 13-1 | 153.38 | 0 | A |  | 1611 | 1 | 0.35 | 1557 | 1.39 | 68 | 35 | 247 | 4:07 | 16 | 18 | 0 | 142 |  | 98.09 | 0 | 0 | AR | 2021-11-03 02:31 | 2021-11-03 03:02 | 31 | 2021-11-03 02:14 | 49 |  |  |  |  | Y | [8 empty] | 4.4 | 29.9 | 0 | [20 empty] | 1.18 |  |  | 0.11 | 0.11 | A | [9 empty] | 1840 | 0 | 868 | 46 | 0 | 232 | 0 | 725 | 0 | 0 | 0 | 0 | 46 | 11 |  |  | 4
2021-11-02 | A67865 | 1 | 고탄소 | AE1055M1 |  | Al 탈산 | B | 35 | 7 | 54200 | 71.75 | B | B | B |  | 1 | 1 |  | 1520 | 1567 | 4100 |  |  | 4100 | 48.46 | 10 | 84610 | 1611 | 362 | Y | 34 | 30 | [7 empty] | 김형철 | 2 | [6 empty] | 90.55 | 12-3 | 0 | 168.52 | A |  | 1608 | 3 | 0.15 | 1556 | 1.41 | 70 | 21 | 399 | 6:39 | 20 | 20 | 2 | 0 |  | 0 |  | 350 | N2 | 2021-11-03 02:31 | 2021-11-03 03:02 | 31 | 2021-11-03 02:29 | 32 |  |  |  |  | Y |  |  |  | Y | [5 empty] | 0 | 163.36 | [23 empty] | 0 | 100.91 | A | [9 empty] | 0 | 0 | 619 | 0 | 0 | 198 | 0 | 498 | 0 | 395 | 0 | 0 | 0 | 78
2021-11-02 | B67308 | 2 | 저탄소 | 18CRNIMO7HI |  | Al 탈산 | I | 19 | 63 | 51650 | 163.68 | B | B |  | B | 1 |  | 1 | 1560 | 1548 | 11500 |  |  | 11500 | 115.46 | 4 | 99600 | 1677 |  | INGOT | 70 | 58 |  |  | B67305 | 03 |  |  |  | 임승우 | [5 empty] | N |  | 106.95 | 12-8 | 0 | 311.87 | A |  | 1680 | 1 | 0.39 | 1587 | 1.35 | 81 |  | 440 | 7:20 | 25 | 27 | 0 | 143 | 200 | 141.45 | 0 | 0 | N2 | 2021-11-03 04:36 |  | 26 | 2021-11-03 03:53 | [5 empty] | Y | [8 empty] | 3.7 | 0 | 50.7 | [16 empty] | 1.4 |  | 1 |  |  |  |  | 0.5 | 0.5 | B | [9 empty] | 502 | 1884 | 0 | 14 | 0 | 274 | 0 | 1251 | 0 | 0 | 0 | 0 | 70 | 40
2021-11-02 | A67866 | 1 | 고탄소 | AE1055M1 |  | Al 탈산 | B | 33 | 1 | 53700 | 72.33 | B | B | B |  | 1 | 1 |  | 1520 | 1560 | 4700 |  |  | 4700 | 55.55 | 10 | 84610 | 1620 |  | Y | 35 | 29 | 대보수래들 | [6 empty] | 김형철 | 2 | [6 empty] | 97.35 | 13-2 | 0 | 176.46 | A |  | 1620 | 3 | 0.15 | 1566 | 1.46 | 80 | 31 | 361 | 6:01 | 20 | 20 | 3 | 0 |  | 0 |  | 350 | N2 | 2021-11-03 03:33 | 2021-11-03 03:56 | 23 | 2021-11-03 03:32 | 24 |  |  |  |  | Y |  |  |  | Y | [5 empty] | 0 | 162.98 | [23 empty] | 0 | 102.33 | A | [9 empty] | 0 | 0 | 362 | 0 | 0 | 180 | 0 | 597 | 0 | 460 | 0 | 0 | 86 | 134
2021-11-02 | B67309 | 2 | 저탄소 | 18CRNIMO7HI |  | Al 탈산 | I | 21 | 64 | 51000 | 149.65 | B | C |  | C | 2 |  | 2 | 1560 | 1608 | 5900 | 10900 |  | 16800 | 169.35 | 16 | 99200 | 1687 |  | INGOT | 61 | 32 | 잔강남아 3톤 포트에 처리함. | Y | B67306 | 03 |  |  |  | 임승우 | [7 empty] | 107.7 | 12-9 | 0 | 258.76 | A |  | 1686 | 1 | 0.45 | 1591 | 1.3 | 85 |  | 546 | 9:06 | 25 | 26 | 0 | 145 |  | 155.34 | 0 | 0 | N2 | 2021-11-03 08:04 |  | 21 | 2021-11-03 07:28 | [5 empty] | Y | [8 empty] | 3.7 | 0 | 49.83 | [18 empty] | 1 |  |  | N |  | 1.24 | 1.24 | A | [9 empty] | 1127 | 1491 | 0 | 42 | 0 | 375 | 0 | 1258 | 0 | 307 | 0 | 0 | 155 | 12
2021-11-02 | A67867 | 1 | 고탄소 | AE1055M1 |  | Al 탈산 | B | 30 | 9 | 53200 | 76.85 | B | B | B |  | 1 | 1 |  | 1520 | 1569 | 4400 |  |  | 4400 | 52 | 10 | 84610 | 1598 |  | Y | 41 | 27 | [7 empty] | 김형철 | 2 |  | Y |  |  |  |  | 96.5 | 12-9 | 0 | 187.12 | A |  | 1598 | 3 | 0.15 | 1560 | 1.09 | 74 | 34 | 281 | 4:41 | 20 | 20 | 4 | 0 |  | 0 |  | 350 | N2 | 2021-11-03 04:37 | 2021-11-03 04:52 | 15 | 2021-11-03 04:36 | 16 |  |  |  |  | Y |  |  |  | Y | [5 empty] | 0 | 153.31 | [23 empty] | 0 | 103.79 | A | [9 empty] | 0 | 0 | 502 | 22 | 0 | 233 | 0 | 646 | 0 | 498 | 0 | 0 | 31 | 62
2021-11-02 | A67868 | 1 | 고탄소 | AE1055M1 |  | Al 탈산 | B | 16 | 5 | 54700 | 78.5 | B | B | B |  | 1 | 1 |  | 1520 | 1574 | 3200 |  |  | 3200 | 31.52 | 12 | 101532 | 1588 |  | Y | 41 | 20 | [7 empty] | 김형철 | 2 |  | Y | [6 empty] | 0 | 87.99 | A |  | 1588 | 3 | 0.14 | 1546 | 1.17 | 60 | 24 | 286 | 4:46 | 20 | 20 | 5 | 0 |  | 0 |  | 350 | N2 | 2021-11-03 05:36 | 2021-11-03 05:49 | 12 | 2021-11-03 05:34 | 15 |  |  |  |  | Y |  |  |  | Y | [5 empty] | 0 | 149.32 | [23 empty] | 2.78 | 0 | A | [9 empty] | 0 | 0 | 479 | 19 | 0 | 195 | 0 | 496 | 0 | 399 | 0 | 0 | 0 | 78 |  |  | 5
2021-11-02 | B67310 | 2 | 저탄소 | SCM420C2 |  | Al 탈산 | I | 31 | 64 | 51450 | 108.68 | B | B |  | C | 1 |  | 1 | 1560 | 1560 | 8800 |  |  | 8800 | 87.91 | 13 | 100100 | 1680 |  | INGOT | 54 | 44 | B67311 강종이 달라 2톤 포트에 처리함. |  | B67307 | 03 |  |  |  | 임승우 | [7 empty] | 111.7 | 13-3 | 0.91 | 245.64 | A |  | 1668 | 1 | 0.38 | 1600 | 1.39 | 88 |  | 420 | 7:00 | 20 | 20 | 0 | 145 | 100 | 76.34 | 0 | 0 | N2 | 2021-11-03 06:27 |  | 21 | 2021-11-03 06:16 | [5 empty] | Y | [9 empty] | 0 | 30.37 | [18 empty] | 0.9 |  |  |  |  | 0.37 | 0.37 | A | [9 empty] | 861 | 419 | 0 | 32 | 0 | 313 | 0 | 605 | 0 | 0 | 0 | 0 | 0 | 25
2021-11-02 | A67869 | 1 | 고탄소 | AE1055M1 |  | Al 탈산 | B | 35 | 8 | 54100 | 78.6 | B | B | C |  | 1 | 1 |  | 1520 | 1522 | 5400 |  |  | 5400 | 63.82 | 10 | 84610 | 1581 |  | Y | 43 | 27 | [7 empty] | 김형철 | 2 |  |  | Y |  |  |  | 107 | 14-1 | 0 | 234.47 | A |  | 1585 | 3 | 0.14 | 1550 | 1 | 64 | 24 | 330 | 5:30 | 20 | 20 | 6 | 0 |  | 0 |  | 350 | N2 | 2021-11-03 06:33 | 2021-11-03 06:56 | 24 | 2021-11-03 06:32 | 25 |  |  |  |  | Y |  |  |  | Y | [5 empty] | 0 | 152.04 | [23 empty] | 7.04 | 0 | A | [9 empty] | 0 | 0 | 600 | 35 | 0 | 185 | 0 | 498 | 0 | 398 | 0 | 0 | 0 | 73
2021-11-03 | A67870 | 1 | 고탄소 | AE1055M1 |  | Al 탈산 | B | 33 | 2 | 54300 | 71.6 | C | C | C |  | 1 | 1 |  | 1520 | 1593 | 3500 |  |  | 3500 | 34.47 | 12 | 101532 | 1587 |  | Y | 41 | 20 | [7 empty] | 이호남 | 2 |  | Y |  |  |  |  | 97.95 | 13-3 | 0 | 179.52 | A |  | 1586 | 3 | 0.14 | 1546 | 1.33 | 60 | 22 | 289 | 4:49 | 20 | 20 | 7 | 0 |  | 0 |  | 350 | N2 | 2021-11-03 07:43 | 2021-11-03 08:10 | 27 | 2021-11-03 07:42 | 28 |  |  |  |  | Y |  |  |  | Y | [5 empty] | 0 | 122.19 | [23 empty] | 15.96 | 0 | A | [9 empty] | 0 | 0 | 622 | 10 | 0 | 209 | 0 | 496 | 0 | 397 | 0 | 0 | 86 | 35
2021-11-03 | B67311 | 2 | 중탄소 | SM45CM3 | 연주시작 | Al 탈산 | B | 37 | 26 | 52950 | 112.7 | C | C |  | C | 1 |  | 1 | 1540 | 1562 | 7900 |  |  | 7900 | 83.47 | 12 | 94644 | 1658 |  | Y | 49 | 41 | [15 empty] | 98.85 | 12-8 | 0 | 149.31 | A |  | 1656 | 1 | 0.36 | 1576 | 1.49 | 85 | 45 | 481 | 8:01 | 15 | 20 | 0 | 146 | 70 | 56.75 | 0 | 0 | N2 | 2021-11-03 08:41 | 2021-11-03 08:59 | 17 | 2021-11-03 08:24 | 34 |  |  |  |  | N | [9 empty] | 0 | 30.93 | [16 empty] | 1.3 |  |  | 1.99 |  |  |  | 0.74 | 0.74 | C | [9 empty] | 0 | 0 | 255 | 0 | 0 | 228 | 0 | 605 | 0 | 251 | 0 | 0 | 75 | 40 |  |  |  |  | 1
2021-11-03 | A67871 | 1 | 고탄소 | AE1055M1 | 연주종료 | Al 탈산 | B | 30 | 10 | 53800 | 69.58 | C | C | C |  | 1 | 1 |  | 1520 | 1532 | 5000 |  |  | 5000 | 56.97 | 12 | 87767 | 1596 |  | Y | 36 | 25 | [7 empty] | 이호남 | 2 |  | Y | [6 empty] | 0 | 144.82 | A |  | 1596 | 3 | 0.17 | 1547 | 1.48 | 61 | 24 | 292 | 4:52 | 20 | 21 | 8 | 0 |  | 0 |  | 350 | N2 | 2021-11-03 08:56 | 2021-11-03 09:13 | 11 | 2021-11-03 08:55 | 12 |  |  |  |  | Y |  |  |  | Y | [5 empty] | 0 | 140.64 | [23 empty] | 19.37 | 0 | A | [9 empty] | 0 | 0 | 624 | 37 | 0 | 168 | 0 | 607 | 0 | 491 | 0 | 0 | 75 | 32
2021-11-03 | B67312 | 2 | 중탄소 | SM45CM3 |  | Al 탈산 | B | 19 | 64 | 53300 | 85.82 | C | C | C |  | 1 | 1 |  | 1540 | 1599 | 5100 |  |  | 5100 | 52.72 | 13 | 96737 | 1607 |  | Y | 56 | 31 |  |  | A67869 | 07 |  |  |  | 추창도 | 2 | [8 empty] | 0 | 227.91 | A |  | 1600 | 3 | 0.15 | 1564 | 1.24 | 73 | 34 | 298 | 4:58 | 15 | 20 | 9 | 0 |  | 0 |  | 900 | N2 | 2021-11-03 09:26 | 2021-11-03 10:04 | 38 | 2021-11-03 09:24 | 39 |  |  |  |  | N |  |  |  | Y | [5 empty] | 0 | 186.01 | [23 empty] | 23.08 | 0.65 | C | [9 empty] | 0 | 0 | 0 | 14 | 0 | 193 | 0 | 903 | 0 | 455 | 0 | 0 | 65 | 46
2021-11-03 | A67872 | 1 | 중탄소 | SM45CM3 |  | Al 탈산 | B | 16 | 6 | 55850 | 67.67 | C | C | C |  | 1 | 1 |  | 1530 | 1552 | 5700 |  |  | 5700 | 60.46 | 13 | 94276 | 1601 |  | Y | 43 | 27 | [7 empty] | 이호남 | 2 |  |  | Y | [5 empty] | 0 | 134.72 | A |  | 1596 | 3 | 0.15 | 1563 | 1.38 | 72 | 18 | 297 | 4:57 | 15 | 16 | 10 | 0 |  | 0 |  | 600 | N2 | 2021-11-03 10:15 | 2021-11-03 11:10 | 55 | 2021-11-03 10:13 | 57 |  |  |  |  | N |  |  |  | Y | [5 empty] | 0 | 98.65 | [23 empty] | 0 | 0.01 | A | [9 empty] | 128 | 0 | 912 | 20 | 0 | 161 | 0 | 790 | 0 | 613 | 0 | 0 | 170 | 25
2021-11-03 | A67873 | 1 | 중탄소 | SM45CM3 |  | Al 탈산 | B | 35 | 9 | 54100 | 76.62 | C | C | C |  | 1 | 1 |  | 1530 | 1577 | 4900 |  |  | 4900 | 50.85 | 14 | 96362 | 1597 |  | Y | 48 | 29 | [7 empty] | 이호남 | 2 |  |  | Y |  |  |  | 100.05 | 13-3 | 0 | 193.28 | A |  | 1601 | 3 | 0.15 | 1562 | 1.39 | 71 | 25 | 324 | 5:24 | 15 | 17 | 11 | 0 |  | 0 |  | 700 | N2 | 2021-11-03 11:31 | 2021-11-03 12:21 | 50 | 2021-11-03 11:30 | 51 |  |  |  |  | N |  |  |  | Y | [5 empty] | 0 | 143.56 | [23 empty] | 0 | 4.34 | A | [9 empty] | 63 | 0 | 724 | 34 | 0 | 127 | 0 | 651 | 0 | 520 | 0 | 0 | 85 | 21
2021-11-03 | B67313 | 2 | 중탄소 | SM45CM3 |  | Al 탈산 | B | 37 | 27 | 51600 | 70.65 | C | C | C |  | 1 | 1 |  | 1540 | 1560 | 4500 |  |  | 4500 | 44.19 | 12 | 101844 | 1600 |  | Y | 34 | 25 |  |  | B67312 | 05 |  |  |  | 고승만 | 2 |  | Y |  |  |  |  | 104.75 | 13-4 | 1.39 | 125.2 | A |  | 1588 | 3 | 0.15 | 1556 | 0.89 | 65 | 30 | 312 | 5:12 | 15 | 16 | 12 | 0 |  | 0 |  | 700 | N2 | 2021-11-03 12:52 | 2021-11-03 13:24 | 32 | 2021-11-03 12:51 | 34 |  |  |  |  | N |  |  |  | Y | [5 empty] | 0 | 169.33 | [23 empty] | 0 | 7.93 | B | [9 empty] | 0 | 0 | 0 | 0 | 0 | 185 | 0 | 953 | 0 | 463 | 0 | 0 | 114 | 66
2021-11-03 | A67874 | 1 | 중탄소 | SM45CB |  | Si 탈산 | B | 33 | 3 | 53800 | 67.38 | C | C | C |  | 1 | 1 |  | 1530 | 1548 | 4600 |  |  | 4600 | 48.61 | 12 | 94632 | 1595 |  | Y | 38 | 29 | [7 empty] | 양성호 | 2 | [6 empty] | 104.6 | 13-10 | 0 | 174.93 | A |  | 1591 | 3 | 0.16 | 1559 | 1.1 | 66 | 21 | 317 | 5:17 | 14 | 14 | 13 | 0 |  | 0 |  | 450 | N2 | 2021-11-03 13:49 | 2021-11-03 14:31 | 42 | 2021-11-03 13:47 | 44 | [14 empty] | 0 | 142.61 | [23 empty] | 0 | 19.63 | A | [9 empty] | 0 | 0 | 578 | 34 | 0 | 156 | 0 | 496 | 0 | 398 | 0 | 0 | 64 | 33
2021-11-03 | B67314 | 2 | 저탄소 | 16MNCRS5HAM | 연주시작 | Si 탈산 | B | 19 | 65 | 51600 | 118.6 | C | C |  | D | 1 |  | 1 | 1555 | 1562 | 9500 |  |  | 9500 | 102.48 | 14 | 92698 | 1684 |  | Y | 56 | 48 | [15 empty] | 97.55 | 11-9 | 0.51 | 443.41 | A |  | 1683 | 1 | 0.61 | 1594 | 1.9 | 83 | 33 | 466 | 7:46 | 18 | 19 | 0 | 1 | 250 | 221.55 | 0 | 0 | N2 | 2021-11-03 14:41 | 2021-11-03 14:55 | 16 | 2021-11-03 14:20 | 37 |  |  |  |  | Y | [8 empty] | 5 | 0 | 48.68 | [19 empty] | 2.24 |  |  |  | 0.52 | 0.52 | A | [9 empty] | 1085 | 299 | 0 | 648 | 0 | 0 | 0 | 898 | 0 | 0 | 0 | 0 | 139 | 15 |  |  | 6 |  | 1
2021-11-03 | A67875 | 1 | 중탄소 | SM45CB |  | Si 탈산 | B | 30 | 11 | 52900 | 74.5 | C | D | D |  | 1 | 1 |  | 1530 | 1523 | 5200 |  |  | 5200 | 54.95 | 12 | 94632 | 1589 |  | Y | 51 | 26 | [7 empty] | 양성호 | 2 |  |  | Y | [5 empty] | 0 | 194.58 | A |  | 1589 | 3 | 0.16 | 1552 | 1.61 | 59 | 14 | 119 | 1:59 | 14 | 15 | 14 | 0 |  | 0 |  | 450 | N2 | 2021-11-03 14:57 | 2021-11-03 15:39 | 42 | 2021-11-03 14:55 | 43 |  |  |  |  | N |  |  |  | Y | [5 empty] | 0 | 119.6 | [23 empty] | 0 | 21.14 | A | [9 empty] | 0 | 0 | 631 | 14 | 0 | 126 | 0 | 745 | 0 | 399 | 0 | 0 | 75 | 44
2021-11-03 | B67315 | 2 | 저탄소 | 16MNCRS5HAM |  | Si 탈산 | B | 21 | 65 | 51300 | 107.12 | C | D |  | D | 1 |  | 1 | 1555 | 1548 | 8800 |  |  | 8800 | 82.5 | 14 | 106666 | 1667 |  | Y | 47 | 43 | [7 empty] | 이기호 | 2 | [6 empty] | 94.55 | 11-6 | 0 | 143.13 | A |  | 1659 | 1 | 0.53 | 1575 | 1.83 | 64 | 28 | 409 | 6:49 | 18 | 19 | 0 | 2 | 300 | 190.95 | 0 | 0 | N2 | 2021-11-03 15:39 | 2021-11-03 15:54 | 15 | 2021-11-03 15:21 | 33 |  |  |  |  | Y | [8 empty] | 5 | 0 | 46.05 | [23 empty] | 0.62 | 0.62 | B | [9 empty] | 1317 | 188 | 0 | 250 | 0 | 0 | 0 | 1048 | 0 | 0 | 0 | 0 | 248 | 0 |  |  | 6
2021-11-03 | A67876 | 1 | 중탄소 | SM45CB |  | Si 탈산 | B | 16 | 7 | 0 | 85.28 | D | D | D |  | 1 | 1 |  | 1530 | 1555 | 4200 |  |  | 4200 | 25.93 | 20 | 161946 | 1610 | 355 | Y | 54 | 20 | [7 empty] | 차승주 | 2 |  |  | Y |  |  |  | 148 |  | 0 | 172.24 | A |  | 1603 | 3 | 0.15 | 1559 | 1.38 | 66 | 26 | 296 | 4:56 | 14 | 15 | 15 | 0 |  | 0 |  | 450 | N2 | 2021-11-03 16:06 | 2021-11-03 16:45 | 39 | 2021-11-03 16:05 | 39 |  |  |  |  | N |  |  |  | Y | [5 empty] | 0 | 169.45 | [23 empty] | 0.29 | 22.72 | A | [9 empty] | 0 | 0 | 561 | 19 | 0 | 163 | 0 | 689 | 0 | 398 | 0 | 0 | 0 | 30
2021-11-03 | B67316 | 2 | 저탄소 | 16MNCRS5HAM |  | Si 탈산 | B | 31 | 65 | 50800 | 95.12 | D | D |  | D | 1 |  | 1 | 1555 | 1577 | 7200 |  |  | 7200 | 91.56 | 10 | 78640 | 1654 |  | Y | 43 | 38 | [7 empty] | 이기호 | 2 | [6 empty] | 100.6 | 12-2 | 0 | 163.78 | A |  | 1647 | 1 | 0.49 | 1572 | 1.89 | 61 | 24 | 308 | 5:08 | 18 | 19 | 0 | 3 |  | 135.37 | 0 | 0 | N2 | 2021-11-03 16:39 | 2021-11-03 16:51 | 12 | 2021-11-03 16:23 | 28 |  |  |  |  | Y | [8 empty] | 5 | 0 | 30.9 | [23 empty] | 0.52 | 0.52 | A | [9 empty] | 956 | 530 | 0 | 372 | 0 | 0 | 0 | 898 | 0 | 0 | 0 | 0 | 206 | 0 |  |  | 6
2021-11-03 | A67877 | 1 | 중탄소 | SM45CR2 |  | Si 탈산 | B | 35 | 10 | 53300 | 67.08 | D | D | D |  | 1 | 1 |  | 1530 | 1544 | 4800 |  |  | 4800 | 112.63 | 6 | 42618 | 1610 |  | Y | 39 | 26 | [7 empty] | 차승주 | 2 | [6 empty] | 98.65 | 13-1 | 0 | 163.94 | A |  | 1610 | 3 | 0.15 | 1569 | 1.58 | 75 | 32 | 260 | 4:20 | 15 | 16 | 16 | 0 |  | 0 |  | 999 | N2 | 2021-11-03 17:01 | 2021-11-03 17:44 | 42 | 2021-11-03 16:59 | 44 |  |  |  |  | Y |  |  |  | Y | [5 empty] | 0 | 148.54 | [23 empty] | 0 | 0.03 | A | [9 empty] | 23 | 0 | 736 | 14 | 0 | 160 | 0 | 498 | 0 | 399 | 0 | 0 | 0 | 30
2021-11-03 | B67317 | 2 | 저탄소 | 16MNCRS5HAM |  | Si 탈산 | B | 37 | 28 | 52250 | 96.15 | D | D |  | D | 1 |  | 1 | 1555 | 1546 | 8000 |  |  | 8000 | 87.5 | 12 | 91428 | 1646 |  | Y | 47 | 41 | [7 empty] | 이기호 | 2 |  |  | Y |  |  |  | 97.55 | 12-6 | 0 | 257.3 | A |  | 1633 | 1 | 0.43 | 1567 | 1.55 | 56 | 21 | 320 | 5:20 | 18 | 19 | 0 | 4 |  | 178.02 | 0 | 0 | N2 | 2021-11-03 17:48 | 2021-11-03 17:54 | 7 | 2021-11-03 17:37 | 18 |  |  |  |  | Y | [8 empty] | 4 | 0 | 40.17 | [23 empty] | 0.59 | 0.59 | A | [9 empty] | 1108 | 302 | 0 | 85 | 0 | 0 | 0 | 749 | 0 | 0 | 0 | 0 | 232 | 0 |  |  | 9
2021-11-03 | A67878 | 1 | 중탄소 | SM45CR2 |  | Si 탈산 | B | 33 | 4 | 54000 | 70.07 | D | D | D |  | 1 | 1 |  | 1530 | 1555 | 5200 |  |  | 5200 | 51.16 | 14 | 101633 | 1619 |  | Y | 43 | 25 | [7 empty] | 차승주 | 2 | [6 empty] | 104.15 | 13-9 | 0 | 194.59 | A |  | 1619 | 3 | 0.14 | 1571 | 1.78 | 77 | 36 | 282 | 4:42 | 15 | 16 | 17 | 0 |  | 0 |  | 999 | N2 | 2021-11-03 18:03 | 2021-11-03 18:47 | 44 | 2021-11-03 18:03 | 44 |  |  |  |  | Y |  |  |  | Y | [5 empty] | 0 | 159.29 | [25 empty] | A | [9 empty] | 0 | 0 | 0 | 14 | 0 | 164 | 0 | 580 | 0 | 398 | 0 | 0 | 76 | 30
2021-11-03 | B67318 | 2 | 저탄소 | 16MNCRS5HAM |  | Si 탈산 | B | 19 | 66 | 51950 | 100.95 | D | D |  | D | 1 |  | 1 | 1555 | 1546 | 8700 |  |  | 8700 | 81.56 | 14 | 106666 | 1629 |  | Y | 47 | 41 |  |  | B67315 | 05 |  |  |  | 이기호 | 2 | [6 empty] | 99.55 | 12-1 | 0 | 173.72 | A |  | 1627 | 1 | 0.41 | 1561 | 1.46 | 50 | 15 | 349 | 5:49 | 18 | 19 | 0 | 5 |  | 70.53 | 0 | 0 | N2 | 2021-11-03 18:56 | 2021-11-03 19:02 | 6 | 2021-11-03 18:41 | 21 |  |  |  |  | Y | [8 empty] | 4 | 0 | 18.48 | [23 empty] | 0.25 | 0.25 | A | [9 empty] | 803 | 544 | 0 | 651 | 0 | 0 | 0 | 696 | 0 | 0 | 0 | 0 | 230 | 0 |  |  | 9
2021-11-03 | A67879 | 1 | 중탄소 | SM45CR2 | TUNDISH교체전 | Si 탈산 | B | 30 | 12 | 53600 | 84.72 | D | D | D |  | 1 | 1 |  | 1530 | 1575 | 4800 |  |  | 4800 | 56.31 | 12 | 85242 | 1605 |  | Y | 49 | 24 | [7 empty] | 차승주 | 2 | [6 empty] | 105.2 | 13-8 | 0 | 201.49 | A |  | 1605 | 3 | 0.15 | 1572 | 0.94 | 78 | 39 | 283 | 4:43 | 15 | 15 | 18 | 0 |  | 0 |  | 999 | N2 | 2021-11-03 19:22 | 2021-11-03 19:54 | 32 | 2021-11-03 19:20 | 34 |  |  |  |  | Y |  |  |  | Y | [5 empty] | 0 | 209.69 | [23 empty] | 2.95 | 0.85 | A | [9 empty] | 51 | 0 | 169 | 20 | 0 | 162 | 0 | 592 | 0 | 397 | 0 | 0 | 57 | 18
2021-11-03 | B67319 | 2 | 저탄소 | 16MNCRS5HAM |  | Si 탈산 | B | 21 | 66 | 52200 | 101.93 | D | D |  | D | 1 |  | 1 | 1555 | 1551 | 9200 |  |  | 9200 | 96.07 | 12 | 95760 | 1635 |  | Y | 51 | 44 |  |  | B67316 | 05 |  |  |  | 이기호 | 2 | [6 empty] | 101.3 | 12-2 | 0 | 140.41 | A |  | 1634 | 1 | 0.42 | 1570 | 1.58 | 59 | 20 | 296 | 4:56 | 18 | 19 | 0 | 6 |  | 82.69 | 0 | 0 | N2 | 2021-11-03 19:58 | 2021-11-03 20:08 | 10 | 2021-11-03 19:44 | 24 |  |  |  |  | Y | [8 empty] | 4 | 0 | 20.51 | [23 empty] | 0.38 | 0.38 | A | [9 empty] | 209 | 1035 | 0 | 704 | 0 | 0 | 0 | 696 | 0 | 0 | 0 | 0 | 230 | 0 |  |  | 9
2021-11-03 | A67880 | 1 | 중탄소 | SBC70L | TUNDISH교체 | Al 탈산 | B | 16 | 8 | 54100 | 89.1 | D | D | D |  | 1 | 1 |  | 1530 | 1555 | 7400 |  |  | 7400 | 77.46 | 12 | 95532 | 1650 |  | Y | 52 | 34 | [7 empty] | 차승주 | 2 |  | Y |  |  |  |  | 97 | 12-10 | 266 | 0 | A |  | 1651 | 3 | 0.16 | 1598 | 1.39 | 100 | 46 | 263 | 4:23 | 20 | 23 | 19 | 0 |  | 0 |  | 600 | AR | 2021-11-03 20:34 | 2021-11-03 21:27 | 52 | 2021-11-03 20:34 | 53 |  |  |  |  | N |  |  |  | Y | [5 empty] | 151.62 | 58.09 | [19 empty] | 1.95 |  |  |  | 4.79 | 0.85 | B | [9 empty] | 0 | 0 | 774 | 54 | 0 | 190 | 0 | 497 | 0 | 399 | 0 | 0 | 0 | 0 |  |  |  |  | 1
2021-11-03 | B67320 | 2 | 저탄소 | 16MNCRS5HAM |  | Si 탈산 | B | 31 | 66 | 51950 | 98.1 | D | D |  | D | 1 |  | 1 | 1555 | 1527 | 8900 |  |  | 8900 | 94.31 | 12 | 94368 | 1637 | 734 | Y | 46 | 42 |  |  | B67317 | 05 |  |  |  | 이기호 | 2 | [6 empty] | 111.35 | 13-2 | 0 | 149.51 | A |  | 1635 | 1 | 0.41 | 1571 | 1.51 | 60 | 24 | 354 | 5:54 | 18 | 19 | 0 | 7 | 150 | 96.26 | 0 | 0 | N2 | 2021-11-03 21:14 | 2021-11-03 21:17 | 4 | 2021-11-03 20:59 | 19 |  |  |  |  | Y | [8 empty] | 4 | 0 | 25.84 | [23 empty] | 0.31 | 0.31 | A | [9 empty] | 901 | 427 | 0 | 82 | 0 | 0 | 0 | 847 | 0 | 0 | 0 | 0 | 224 | 0 |  |  | 6
2021-11-03 | A67881 | 1 | 중탄소 | SBC70L |  | Al 탈산 | B | 35 | 11 | 53800 | 79.37 | D | D | D |  | 1 | 1 |  | 1530 | 1572 | 5400 |  |  | 5400 | 56.53 | 12 | 95532 | 1621 |  | Y | 48 | 26 | [7 empty] | 차승주 | 2 | [6 empty] | 102.45 | 13-5 | 131.05 | 0 | A |  | 1621 | 3 | 0.15 | 1577 | 1.47 | 79 | 41 | 260 | 4:20 | 20 | 20 | 20 | 0 |  | 0 |  | 400 | AR | 2021-11-03 21:51 | 2021-11-03 22:28 | 37 | 2021-11-03 21:49 | 39 |  |  |  |  | N |  |  |  | Y | [5 empty] | 142.32 | 28.65 | [20 empty] | 0.52 |  |  | 0.02 | 0 | A | [9 empty] | 0 | 0 | 730 | 39 | 0 | 195 | 0 | 670 | 0 | 397 | 0 | 0 | 0 | 0 |  |  | 4
2021-11-03 | B67321 | 2 | 저탄소 | 16MNCRS5HAM | 잔강최소화전 | Si 탈산 | B | 37 | 29 | 0 | 93.63 | D | D |  | B | 1 |  | 1 | 1555 | 1532 | 9100 |  |  | 9100 | 119.51 | 10 | 76147 | 1634 |  | Y | 47 | 44 |  |  | B67318 | 05 |  |  |  | 이기호 | 2 | [6 empty] | 163.6 |  | 0 | 218.93 | A |  | 1628 | 1 | 0.41 | 1571 | 1.53 | 60 | 26 | 344 | 5:44 | 18 | 19 | 0 | 8 | 80 | 56.92 | 0 | 0 | N2 | 2021-11-03 22:20 | 2021-11-03 22:27 | 7 | 2021-11-03 22:09 | 18 |  |  |  |  | Y | [8 empty] | 3.2 | 0 | 18.61 | [23 empty] | 0.28 | 0.28 | A | [9 empty] | 1069 | 406 | 0 | 473 | 0 | 0 | 0 | 651 | 0 | 0 | 0 | 0 | 253 | 0 |  |  | 12
2021-11-03 | A67882 | 1 | 중탄소 | SBC70L |  | Al 탈산 | B | 33 | 5 | 51900 | 78.93 | D | B | B |  | 1 | 1 |  | 1530 | 1534 | 5800 |  |  | 5800 | 60.71 | 12 | 95532 | 1611 |  | Y | 36 | 29 | [15 empty] | 105.05 | 13-10 | 136.62 | 0 | A |  | 1599 | 3 | 0.15 | 1564 | 0.85 | 66 | 23 | 254 | 4:14 | 20 | 20 | 21 | 0 |  | 0 |  | 400 | AR | 2021-11-03 22:52 | 2021-11-03 23:33 | 41 | 2021-11-03 22:50 | 43 |  |  |  |  | N |  |  |  | Y | [5 empty] | 99.91 | 95.97 | [20 empty] | 0.53 |  |  | 0.01 | 0 | A | [9 empty] | 0 | 0 | 591 | 41 | 0 | 182 | 0 | 665 | 0 | 504 | 0 | 0 | 31 | 27 |  |  | 4
2021-11-03 | B67322 | 2 | 저탄소 | SCR415HM | 잔강최소화 | Si 탈산 | B | 19 | 67 | 0 | 92.78 | D | B |  | B | 1 |  | 1 | 1555 | 1551 | 7400 |  |  | 7400 | 87.46 | 10 | 84610 | 1657 |  | Y | 45 | 40 |  |  | B67319 | 07 |  |  |  | 임승우 | 2 |  |  |  |  | Y |  | 154.8 |  | 0 | 152.66 | A |  | 1642 | 1 | 0.41 | 1574 | 1.69 | 62 | 9 | 331 | 5:31 | 16 | 17 | 0 | 9 |  | 64.72 | 0 | 0 | N2 | 2021-11-03 23:19 | 2021-11-03 23:53 | 34 | 2021-11-03 23:06 | 47 |  |  |  |  | Y | [8 empty] | 3.9 | 0 | 19.43 | [23 empty] | 0.21 | 0.21 | A | [9 empty] | 761 | 459 | 0 | 647 | 0 | 0 | 0 | 804 | 0 | 0 | 0 | 0 | 97 | 9 |  |  | 6
2021-11-03 | A67883 | 1 | 중탄소 | SBC70L |  | Al 탈산 | B | 30 | 13 | 52500 | 72.82 | B | B | B |  | 1 | 1 |  | 1530 | 1603 | 3200 |  |  | 3200 | 33.5 | 12 | 95532 | 1603 |  | Y | 32 | 15 | [7 empty] | 김형철 | 2 | [6 empty] | 96.05 | 12-8 | 94.19 | 0 | A |  | 1604 | 3 | 0.16 | 1565 | 1 | 67 | 23 | 242 | 4:02 | 20 | 20 | 22 | 0 |  | 0 |  | 400 | AR | 2021-11-03 23:46 | 2021-11-04 00:37 | 51 | 2021-11-03 23:44 | 53 |  |  |  |  | N |  |  |  | Y | [5 empty] | 99.81 | 81.87 | [20 empty] | 0.37 |  |  | 0.01 | 0 | A | [9 empty] | 0 | 0 | 486 | 29 | 0 | 200 | 0 | 499 | 0 | 397 | 0 | 0 | 0 | 32 |  |  | 4
2021-11-03 | B67323 | 2 | 저탄소 | SCR415HM |  | Si 탈산 | B | 21 | 67 | 51750 | 102.3 | B | B |  | B | 1 |  | 1 | 1555 | 1531 | 9100 |  |  | 9100 | 89.63 | 12 | 101532 | 1634 |  | Y | 52 | 45 |  |  | B67320 | 05 |  |  |  | 임승우 | 2 | [6 empty] | 110.25 | 13-1 | 0 | 277.43 | A |  | 1644 | 1 | 0.4 | 1582 | 1.49 | 70 | 33 | 349 | 5:49 | 16 | 17 | 0 | 10 | 80 | 56.54 | 0 | 0 | N2 | 2021-11-04 00:33 | 2021-11-04 00:52 | 20 | 2021-11-04 00:19 | 33 |  |  |  |  | Y | [8 empty] | 3.5 | 0 | 20.5 | [23 empty] | 0.31 | 0.31 | A | [9 empty] | 769 | 515 | 0 | 1195 | 0 | 0 | 0 | 904 | 0 | 0 | 0 | 0 | 131 | 6 |  |  | 4
2021-11-03 | A67884 | 1 | 중탄소 | SBC70L |  | Al 탈산 | B | 16 | 9 | 54500 | 78.4 | B | B | B |  | 1 | 1 |  | 1530 | 1554 | 4600 |  |  | 4600 | 49.32 | 12 | 93273 | 1607 |  | Y | 33 | 26 | [7 empty] | 김형철 | 2 | [6 empty] | 97.05 | 12-10 | 172.62 | 0 | A |  | 1607 | 3 | 0.15 | 1563 | 1.02 | 65 | 24 | 261 | 4:21 | 20 | 20 | 23 | 0 |  | 0 |  | 400 | AR | 2021-11-04 00:52 | 2021-11-04 01:34 | 41 | 2021-11-04 00:50 | 43 |  |  |  |  | N |  |  |  | Y | [5 empty] | 100.21 | 107.99 | [20 empty] | 0.57 |  |  | 0.01 | 0 | A | [9 empty] | 0 | 0 | 478 | 59 | 0 | 189 | 0 | 498 | 0 | 396 | 0 | 0 | 0 | 41 |  |  | 4
2021-11-03 | B67324 | 2 | 저탄소 | SCR415HM |  | Si 탈산 | B | 31 | 67 | 51450 | 95.97 | B | B |  | B | 1 |  | 1 | 1555 | 1521 | 9200 |  |  | 9200 | 90.61 | 12 | 101532 | 1644 |  | Y | 51 | 45 |  |  | B67321 | 05 |  |  |  | 임승우 | 2 | [6 empty] | 111.25 | 13-2 | 0 | 404.15 | A |  | 1641 | 1 | 0.43 | 1578 | 1.63 | 66 | 32 | 324 | 5:24 | 16 | 17 | 0 | 11 |  | 137.24 | 0 | 0 | N2 | 2021-11-04 01:46 | 2021-11-04 02:02 | 16 | 2021-11-04 01:35 | 27 |  |  |  |  | Y | [8 empty] | 3.5 | 0 | 31.34 | [23 empty] | 0.27 | 0.27 | A | [9 empty] | 190 | 943 | 264 | 897 | 0 | 0 | 0 | 804 | 0 | 0 | 0 | 0 | 112 | 12 |  |  | 4
2021-11-03 | A67885 | 1 | 중탄소 | SBC70L |  | Al 탈산 | B | 35 | 12 | 53700 | 77.17 | B | B | B |  | 1 | 1 |  | 1530 | 1573 | 4400 |  |  | 4400 | 43.9 | 13 | 100230 | 1601 |  | Y | 39 | 26 | [7 empty] | 김형철 | 2 | [6 empty] | 102.2 | 13-5 | 131.65 | 0 | A |  | 1601 | 3 | 0.14 | 1565 | 0.97 | 67 | 33 | 250 | 4:10 | 20 | 20 | 24 | 0 |  | 0 |  | 400 | AR | 2021-11-04 01:59 | 2021-11-04 02:32 | 32 | 2021-11-04 01:57 | 34 |  |  |  |  | N |  |  |  | Y | [5 empty] | 99.27 | 70.6 | [20 empty] | 0.3 |  |  | 0.01 | 0 | A | [9 empty] | 0 | 0 | 608 | 0 | 0 | 193 | 0 | 496 | 0 | 401 | 0 | 0 | 0 | 22 |  |  | 4
2021-11-03 | B67325 | 2 | 저탄소 | SCR415HM |  | Si 탈산 | B | 37 | 30 | 52450 | 91.78 | B | B |  | B | 1 |  | 1 | 1555 | 1532 | 8000 |  |  | 8000 | 78.79 | 12 | 101532 | 1653 |  | Y | 45 | 38 |  |  | B67322 | 05 |  |  |  | 임승우 | 2 |  |  | Y |  |  |  | 108.55 | 13-7 | 0 | 223.65 | A |  | 1635 | 1 | 0.39 | 1576 | 1.38 | 64 | 27 | 337 | 5:37 | 16 | 17 | 0 | 12 |  | 110.57 | 0 | 0 | N2 | 2021-11-04 02:47 | 2021-11-04 03:11 | 24 | 2021-11-04 02:37 | 34 |  |  |  |  | Y | [8 empty] | 3.6 | 0 | 27.33 | [23 empty] | 0.25 | 0.25 | A | [9 empty] | 435 | 715 | 0 | 1132 | 0 | 0 | 0 | 806 | 0 | 0 | 0 | 0 | 126 | 8 |  |  | 4
2021-11-03 | A67886 | 1 | 중탄소 | SBC70L |  | Al 탈산 | B | 33 | 6 | 54000 | 70.32 | B | B | B |  | 1 | 1 |  | 1530 | 1556 | 5100 |  |  | 5100 | 50.88 | 13 | 100230 | 1598 |  | Y | 34 | 30 | [7 empty] | 김형철 | 2 | [6 empty] | 102.65 | 13-7 | 170.81 | 0 | A |  | 1600 | 3 | 0.14 | 1565 | 1 | 67 | 28 | 251 | 4:11 | 20 | 21 | 25 | 0 |  | 0 |  | 400 | AR | 2021-11-04 02:57 | 2021-11-04 03:36 | 39 | 2021-11-04 02:56 | 40 |  |  |  |  | N |  |  |  | Y | [5 empty] | 100.39 | 59.54 | [20 empty] | 0.44 |  |  | 1.34 | 0 | A | [9 empty] | 0 | 0 | 220 | 19 | 0 | 204 | 0 | 651 | 0 | 509 | 0 | 0 | 14 | 45
2021-11-03 | B67326 | 2 | 저탄소 | SCR415HM |  | Si 탈산 | B | 19 | 68 | 51250 | 91.6 | B | B |  | B | 1 |  | 1 | 1555 | 1537 | 7800 |  |  | 7800 | 51.22 | 18 | 152298 | 1642 |  | Y | 46 | 41 |  |  | B67323 | 05 |  |  |  | 임승우 | 2 |  |  | Y |  |  |  | 107.65 | 12-8 | 0 | 316.4 | A |  | 1629 | 1 | 0.39 | 1574 | 1.44 | 62 | 24 | 312 | 5:12 | 16 | 16 | 0 | 13 |  | 51.86 | 0 | 0 | N2 | 2021-11-04 03:47 | 2021-11-04 04:14 | 27 | 2021-11-04 03:36 | 38 |  |  |  |  | Y | [8 empty] | 4.2 | 0 | 14.42 | [23 empty] | 0.21 | 0.21 | A | [9 empty] | 233 | 856 | 0 | 1105 | 0 | 0 | 0 | 684 | 0 | 0 | 0 | 0 | 68 | 10 |  |  | 4
2021-11-03 | A67887 | 1 | 중탄소 | SBC70L |  | Al 탈산 | B | 30 | 14 | 52400 | 75.13 | B | B | B |  | 1 | 1 |  | 1530 | 1553 | 4700 |  |  | 4700 | 49.2 | 12 | 95532 | 1604 |  | Y | 33 | 29 | [7 empty] | 김형철 | 2 | [8 empty] | 159.49 | 0 | A |  | 1604 | 3 | 0.14 | 1564 | 0.98 | 66 | 27 | 265 | 4:25 | 20 | 20 | 26 | 0 |  | 0 |  | 400 | AR | 2021-11-04 04:00 | 2021-11-04 04:37 | 37 | 2021-11-04 03:59 | 38 |  |  |  |  | N |  |  |  | Y | [5 empty] | 125.59 | 56.7 | [20 empty] | 0.68 |  |  | 2.8 | 0 | A | [9 empty] | 0 | 0 | 218 | 21 | 0 | 187 | 0 | 497 | 0 | 397 | 0 | 0 | 0 | 25
2021-11-03 | B67327 | 2 | 저탄소 | 16MNCR5H | 유사강종연연주 | Al 탈산 | B | 21 | 68 | 51550 | 95.82 | B | B |  | B | 1 |  | 1 | 1555 | 1550 | 7300 |  |  | 7300 | 143.8 | 6 | 50766 | 1634 | 364 | Y | 45 | 38 |  |  | B67324 | 05 |  |  |  | 임승우 | 2 |  |  | Y |  |  |  | 107.75 | 12-8 | 0 | 178.62 | A |  | 1638 | 1 | 0.4 | 1576 | 1.46 | 64 | 28 | 348 | 5:48 | 16 | 17 | 0 | 14 |  | 65.43 | 0 | 0 | N2 | 2021-11-04 04:52 | 2021-11-04 05:11 | 20 | 2021-11-04 04:38 | 34 |  |  |  |  | Y | [8 empty] | 3.8 | 0 | 19.01 | [23 empty] | 0.15 | 0.15 | A | [9 empty] | 0 | 1076 | 0 | 1248 | 0 | 260 | 0 | 806 | 0 | 154 | 0 | 0 | 0 | 6 |  |  | 4
2021-11-03 | A67888 | 1 | 중탄소 | SBC70L | TUNDISH교체전 | Al 탈산 | B | 16 | 10 | 54200 | 68.75 | B | B | B |  | 1 | 1 |  | 1530 | 1555 | 4800 |  |  | 4800 | 51.66 | 12 | 92910 | 1602 |  | Y | 33 | 28 | [7 empty] | 김형철 | 2 | [6 empty] | 98.85 | 13-2 | 166.16 | 0 | A |  | 1602 | 3 | 0.14 | 1563 | 1.11 | 65 | 27 | 243 | 4:03 | 20 | 20 | 27 | 0 |  | 0 |  | 400 | AR | 2021-11-04 04:52 | 2021-11-04 05:39 | 47 | 2021-11-04 04:50 | 48 |  |  |  |  | N |  |  |  | Y | [5 empty] | 98.85 | 59.22 | [20 empty] | 0.46 |  |  | 4.01 | 0 | A | [9 empty] | 0 | 0 | 513 | 7 | 0 | 198 | 0 | 499 | 0 | 399 | 0 | 0 | 0 | 17
2021-11-03 | B67328 | 2 | 저탄소 | 16MNCR5H |  | Al 탈산 | B | 31 | 68 | 51850 | 90.35 | B | B |  | B | 1 |  | 1 | 1555 | 1601 | 5600 |  |  | 5600 | 55.16 | 12 | 101532 | 1648 |  | Y | 40 | 30 |  |  | B67325 | 06 |  |  |  | 임승우 | 2 |  |  | Y |  |  |  | 109.35 | 12-10 | 0.11 | 165.19 | A |  | 1637 | 1 | 0.43 | 1580 | 0 | 68 | 28 | 369 | 6:09 | 16 | 17 | 0 | 15 |  | 140.3 | 0 | 0 | N2 | 2021-11-04 05:50 | 2021-11-04 06:20 | 30 | 2021-11-04 05:37 | 43 |  |  |  |  | Y | [8 empty] | 3.9 | 0 | 33.68 | [23 empty] | 0.33 | 0.33 | A | [9 empty] | 0 | 1063 | 823 | 419 | 0 | 311 | 0 | 757 | 0 | 149 | 0 | 0 | 0 | 12
2021-11-03 | A67889 | 1 | 저탄소 | SBC90B2 | TUNDISH교체 | Al 탈산 | B | 35 | 13 | 53300 | 83.73 | B |  | C |  | 1 | 1 |  | 1540 |  |  |  |  | 0 | 0 | 15 | 97019 |  |  | Y |  | 0 | [7 empty] | 김형철 | 2 | [6 empty] | 106.65 | 13-10 |  |  | A |  | 1629 | 3 | 0.13 | 1589 | 1.08 | 88 | 37 | 248 | 4:08 | 18 | 20 | 28 | 0 |  | 0 |  | 300 | AR | 2021-11-04 06:08 | 2021-11-04 07:00 | 52 | 2021-11-04 06:07 | 53 |  |  |  |  | Y |  |  |  | Y | [5 empty] | 66.76 | 74.73 | [19 empty] | 2.14 | 0.88 |  |  | 5.75 | 0 | A | [9 empty] | 1258 | 246 | 0 | 1564 | 0 | 212 | 0 | 993 | 0 | 695 | 0 | 0 | 40 | 15 |  |  |  |  | 1
2021-11-03 | B67329 | 2 | 저탄소 | 16MNCR5H | TUNDISH교체전 | Al 탈산 | B | 37 | 31 | 52500 | 99.82 | B | C |  | C | 1 |  | 1 | 1555 | 1562 | 6500 |  |  | 6500 | 85.32 | 10 | 76188 | 1656 |  | Y | 42 | 33 |  |  | B67326 | 05 |  |  |  | 임승우 | 2 | [6 empty] | 106.5 | 13-5 | 0.17 | 227.52 | A |  | 1645 | 1 | 0.39 | 1580 | 1.41 | 68 | 31 | 481 | 8:01 | 16 | 17 | 0 | 16 |  | 96.31 | 0 | 0 | N2 | 2021-11-04 07:04 | 2021-11-04 07:29 | 25 | 2021-11-04 06:44 | 45 |  |  |  |  | Y | [8 empty] | 4 | 0 | 25.16 | 첫차지 온도낮아 약20T내려 B67332합탕 | [22 empty] | 1.76 | 1.76 | A | [9 empty] | 21 | 1052 | 1171 | 61 | 0 | 339 | 0 | 858 | 0 | 153 | 0 | 0 | 0 | 16
2021-11-03 | A67890 | 1 | 저탄소 | SBC90B2 |  | Al 탈산 | B | 33 | 7 | 53300 | 77.47 | B |  | C |  | 1 | 1 |  | 1540 |  |  |  |  | 0 | 0 | 13 | 91048 |  |  | Y |  | 0 | [7 empty] | 박재승 | 2 | [6 empty] | 95.4 | 12-8 |  |  | A |  | 1607 | 3 | 0.14 | 1567 | 1.18 | 66 | 34 | 244 | 4:04 | 18 | 18 | 29 | 0 |  | 0 |  | 300 | AR | 2021-11-04 07:12 | 2021-11-04 07:59 | 47 | 2021-11-04 07:12 | 48 |  |  |  |  | Y |  |  |  | Y | [5 empty] | 72.93 | 67.49 | [20 empty] | 0.81 |  |  | 7.21 | 0 | A | [9 empty] | 1350 | 33 | 0 | 359 | 0 | 262 | 0 | 717 | 0 | 497 | 0 | 0 | 0 | 34
2021-11-04 | B67330 | 2 | 중탄소 | 42CRMOS4HAM | TUNDISH교체 | Si 탈산 | B | 19 | 69 | 51550 | 107.42 | C | C |  | C | 1 |  | 1 | 1540 | 1534 | 8700 |  |  | 8700 | 95.14 | 11 | 91447 | 1651 |  | Y | 52 | 44 | [7 empty] | 추창도 | 2 |  |  |  |  | Y |  | 99.65 | 11-10 | 0 | 336.69 | A |  | 1651 | 1 | 0.39 | 1574 | 1.82 | 82 | 32 | 353 | 5:53 | 18 | 20 | 0 | 17 |  | 78.37 | 0 | 0 | N2 | 2021-11-04 08:11 | 2021-11-04 08:47 | 37 | 2021-11-04 07:53 | 55 |  |  |  |  | N | [8 empty] | 4.7 | 0 | 20.67 | [16 empty] | 1.4 |  |  | 2.25 |  |  |  | 0.49 | 0.49 | A | [9 empty] | 1510 | 0 | 720 | 52 | 0 | 0 | 0 | 554 | 0 | 0 | 0 | 0 | 186 | 42 |  |  | 9 |  | 1
2021-11-04 | A67891 | 1 | 저탄소 | SBC90B2 |  | Al 탈산 | B | 30 | 15 | 52900 | 81.88 | C |  | C |  | 1 | 1 |  | 1540 |  |  |  |  | 0 | 0 | 12 | 95520 |  |  | Y |  | 0 | [7 empty] | 양성호 | 2 |  |  | N |  | Y |  | 105.45 | 13-8 |  |  | A |  | 1610 | 3 | 0.13 | 1575 | 0.95 | 74 | 34 | 247 | 4:07 | 18 | 20 | 30 | 0 |  | 0 |  | 300 | AR | 2021-11-04 08:15 | 2021-11-04 08:53 | 38 | 2021-11-04 08:12 | 41 |  |  |  |  | Y |  |  |  | Y | [5 empty] | 73.11 | 74.87 | [20 empty] | 0.71 |  |  | 0.04 | 0 | A | [9 empty] | 901 | 270 | 0 | 834 | 0 | 247 | 0 | 499 | 0 | 391 | 0 | 0 | 0 | 0 |  |  | 10
2021-11-04 | B67331 | 2 | 중탄소 | 42CRMOS4HAM |  | Si 탈산 | B | 21 | 69 | 51850 | 109.6 | C | C |  | C | 1 |  | 1 | 1540 | 1509 | 8100 |  |  | 8100 | 83.32 | 13 | 97213 | 1651 |  | Y | 44 | 40 | [7 empty] | 추창도 | 2 |  |  |  |  | Y |  | 94.05 | 11-5 | 0 | 139.06 | A |  | 1646 | 1 | 0.4 | 1562 | 1.73 | 70 | 36 | 316 | 5:16 | 18 | 18 | 0 | 18 |  | 100.5 | 0 | 0 | N2 | 2021-11-04 09:28 | 2021-11-04 09:49 | 21 | 2021-11-04 08:59 | 50 |  |  |  |  | N | [8 empty] | 5 | 0 | 24.9 | [23 empty] | 1.32 | 1.32 | A | [9 empty] | 1504 | 0 | 734 | 24 | 0 | 0 | 0 | 553 | 0 | 0 | 0 | 0 | 124 | 0 |  |  | 6
2021-11-04 | A67892 | 1 | 저탄소 | SBC90B2 |  | Al 탈산 | B | 16 | 11 | 54300 | 75.4 | C |  | C |  | 1 | 1 |  | 1540 |  |  |  |  | 0 | 0 | 12 | 95520 |  |  | Y |  | 0 | [7 empty] | 양성호 | 2 |  |  |  |  | Y |  | 101.95 | 13-5 |  |  | A |  | 1612 | 3 | 0.14 | 1569 | 1.43 | 68 | 32 | 262 | 4:22 | 18 | 18 | 31 | 0 |  | 0 |  | 350 | AR | 2021-11-04 09:11 | 2021-11-04 09:52 | 42 | 2021-11-04 09:09 | 44 |  |  |  |  | Y |  |  |  | Y | [5 empty] | 80.88 | 39.34 | [20 empty] | 0.66 |  |  | 0.29 | 0 | A | [9 empty] | 282 | 22 | 0 | 1454 | 0 | 229 | 0 | 837 | 0 | 650 | 0 | 0 | 182 | 37
2021-11-04 | B67332 | 2 | 중탄소 | 42CRMOS4HAM |  | Si 탈산 | B | 31 | 69 | 51050 | 103.92 | C | C |  | C | 1 |  | 1 | 1540 | 1556 | 7400 |  |  | 7400 | 74.01 | 14 | 99980 | 1638 |  | Y | 45 | 38 | B67330진공후 온도낮아 29#힛20톤내려 처리 |  | B67329 | 20 |  |  |  | 추창도 | 2 | [6 empty] | 103.85 | 12-4 | 0.16 | 329.61 | A |  | 1633 | 1 | 0.42 | 1560 | 1.63 | 68 | 31 | 361 | 6:01 | 18 | 18 | 0 | 19 |  | 55.49 | 0 | 0 | N2 | 2021-11-04 10:37 | 2021-11-04 10:54 | 17 | 2021-11-04 10:17 | 36 |  |  |  |  | N | [8 empty] | 4.3 | 0 | 18.46 | [23 empty] | 0.53 | 0.53 | A | [9 empty] | 1420 | 0 | 634 | 41 | 0 | 0 | 0 | 551 | 0 | 0 | 0 | 0 | 160 | 55 |  |  | 6
2021-11-04 | A67893 | 1 | 저탄소 | SBC90B2 |  | Al 탈산 | B | 37 | 32 | 52300 | 81.48 | C | C | C |  | 1 | 1 |  | 1540 | 1571 | 5300 |  |  | 5300 | 55.49 | 12 | 95520 | 1610 |  | Y | 45 | 30 | [7 empty] | 양성호 | 2 |  | Y |  |  |  |  | 102.3 | 12-10 | 305.45 | 0 | A |  | 1610 | 3 | 0.15 | 1574 | 1.03 | 73 | 45 | 245 | 4:05 | 18 | 18 | 32 | 0 |  | 0 |  | 500 | AR | 2021-11-04 10:26 | 2021-11-04 10:50 | 25 | 2021-11-04 10:25 | 25 |  |  |  |  | Y |  |  |  | Y | [5 empty] | 100.32 | 72.3 | [20 empty] | 0.59 |  |  | 1.67 | 0 | A | [9 empty] | 0 | 0 | 260 | 1369 | 0 | 243 | 0 | 648 | 0 | 399 | 0 | 0 | 61 | 27
2021-11-04 | B67333 | 2 | 중탄소 | 42CRMOS4HAM |  | Si 탈산 | B | 35 | 14 | 53700 | 120.68 | C | C |  | C | 1 |  | 1 | 1540 | 1570 | 8400 |  |  | 8400 | 83.81 | 14 | 100232 | 1641 |  | Y | 50 | 44 | [7 empty] | 고승만 | 2 | [6 empty] | 107.2 | 13-10 | 0 | 244.83 | A |  | 1632 | 1 | 0.36 | 1568 | 1.4 | 76 | 33 | 405 | 6:45 | 18 | 18 | 0 | 20 |  | 57.67 | 0 | 0 | N2 | 2021-11-04 12:01 | 2021-11-04 12:09 | 8 | 2021-11-04 11:33 | 36 | [14 empty] | 0 | 18.3 | [23 empty] | 0.41 | 0.41 | A | [9 empty] | 1719 | 0 | 906 | 56 | 0 | 0 | 0 | 551 | 0 | 0 | 0 | 0 | 162 | 42 |  |  | 6
2021-11-04 | A67894 | 1 | 저탄소 | SBC90B2 |  | Al 탈산 | B | 33 | 8 | 53500 | 76.73 | C | C | C |  | 1 | 1 |  | 1540 | 1564 | 6200 |  |  | 6200 | 64.91 | 12 | 95520 | 1610 |  | Y | 44 | 35 | [7 empty] | 양성호 |  |  |  | Y |  |  |  | 110 | 14-5 | 187.73 | 0 | A |  | 1605 | 3 | 0.14 | 1569 | 1.13 | 68 | 38 | 257 | 4:17 | 18 | 18 | 33 | 0 |  | 0 |  | 450 | AR | 2021-11-04 11:17 | 2021-11-04 11:50 | 33 | 2021-11-04 11:16 | 34 |  |  |  |  | Y |  |  |  | Y | [5 empty] | 94.85 | 52.06 | [20 empty] | 0.6 |  |  | 2.82 | 0 | A | [9 empty] | 356 | 32 | 0 | 1527 | 0 | 196 | 0 | 797 | 0 | 617 | 0 | 0 | 71 | 12
2021-11-04 | A67895 | 1 | 저탄소 | SBC90B2 |  | Al 탈산 | B | 30 | 16 | 52800 | 76.32 | C | C | C |  | 1 | 1 |  | 1540 | 1547 | 6900 |  |  | 6900 | 71.17 | 12 | 96954 | 1602 | 362 | Y | 44 | 35 | [7 empty] | 양성호 | 2 |  |  | Y |  |  |  | 111.25 | 14-4 | 251.65 | 0 | A |  | 1600 | 3 | 0.16 | 1564 | 1.16 | 63 | 32 | 249 | 4:09 | 18 | 18 | 34 | 0 |  | 0 |  | 600 | AR | 2021-11-04 12:21 | 2021-11-04 12:53 | 32 | 2021-11-04 12:19 | 34 |  |  |  |  | Y |  |  |  | Y | [5 empty] | 113.51 | 47.51 | [20 empty] | 1.11 |  |  | 4.22 | 0 | A | [9 empty] | 0 | 31 | 356 | 1584 | 0 | 226 | 0 | 891 | 0 | 646 | 0 | 0 | 96 | 23
2021-11-04 | B67334 | 2 | 중탄소 | 42CRMOS4HAM |  | Si 탈산 | B | 19 | 70 | 51400 | 109.43 | C | C |  | C | 1 |  | 1 | 1540 | 1559 | 8000 |  |  | 8000 | 89.72 | 13 | 89166 | 1640 |  | Y | 51 | 42 | [7 empty] | 고승만 | 2 | [6 empty] | 104.6 | 12-5 | 0 | 160.9 | A |  | 1637 | 1 | 0.36 | 1568 | 1.63 | 76 | 33 | 336 | 5:36 | 18 | 19 | 0 | 21 |  | 41.99 | 0 | 0 | N2 | 2021-11-04 13:02 | 2021-11-04 13:32 | 31 | 2021-11-04 12:40 | 52 | [14 empty] | 0 | 15.24 | [23 empty] | 1.08 | 1.08 | A | [9 empty] | 1573 | 0 | 890 | 34 | 0 | 0 | 0 | 549 | 0 | 0 | 0 | 0 | 124 | 14 |  |  | 6
2021-11-04 | A67896 | 1 | 저탄소 | SBC90B2 |  | Al 탈산 | B | 16 | 12 | 54300 | 82.4 | C | C | C |  | 1 | 1 |  | 1540 | 1560 | 6900 |  |  | 6900 | 70.13 | 12 | 98388 | 1599 |  | Y | 48 | 35 | [7 empty] | 양성호 | 2 |  |  | Y |  |  |  | 100.55 | 13-3 | 255.49 | 0 | A |  | 1602 | 3 | 0.19 | 1565 | 1.12 | 64 | 22 | 242 | 4:02 | 18 | 18 | 35 | 0 |  | 0 |  | 500 | AR | 2021-11-04 13:26 | 2021-11-04 14:03 | 38 | 2021-11-04 13:24 | 39 |  |  |  |  | Y |  |  |  | Y | [5 empty] | 108.9 | 60.63 | [20 empty] | 1.1 |  |  | 5.66 | 0 | A | [9 empty] | 0 | 0 | 291 | 1457 | 0 | 186 | 0 | 865 | 0 | 646 | 0 | 0 | 148 | 0
2021-11-04 | B67335 | 2 | 중탄소 | 42CRMOS4HAM |  | Si 탈산 | B | 21 | 70 | 52000 | 105.42 | C | C |  | A | 1 |  | 1 | 1540 | 1549 | 7800 |  |  | 7800 | 75.62 | 17 | 103142 | 1646 |  | Y | 45 | 39 | [7 empty] | 고승만 | 2 | [6 empty] | 104.4 | 12-4 | 0 | 180.35 | A |  | 1635 | 1 | 0.33 | 1564 | 1.63 | 72 | 35 | 308 | 5:08 | 18 | 19 | 0 | 22 |  | 59.25 | 0 | 0 | N2 | 2021-11-04 14:29 | 2021-11-04 14:39 | 9 | 2021-11-04 14:07 | 32 |  |  |  |  | N | [8 empty] | 5 | 0 | 17.84 | [23 empty] | 0.52 | 0.52 | A | [9 empty] | 1470 | 0 | 688 | 57 | 0 | 0 | 0 | 750 | 0 | 0 | 0 | 0 | 190 | 25 |  |  | 6
2021-11-04 | A67897 | 1 | 저탄소 | SBC90B2 |  | Al 탈산 | B | 37 | 33 | 51500 | 122.47 | C | A | A |  | 1 | 1 |  | 1540 | 1529 | 10700 |  |  | 10700 | 96.02 | 14 | 111440 | 1605 |  | Y | 96 | 53 | [7 empty] | 양성호 | 2 |  | Y |  |  |  |  | 112.4 | 14-1 | 370.54 | 0 | A |  | 1605 | 3 | 0.19 | 1556 | 1.81 | 55 | 33 | 130 | 2:10 | 18 | 18 | 36 | 0 |  | 0 |  | 500 | AR | 2021-11-04 15:10 | 2021-11-04 15:26 | 16 | 2021-11-04 15:10 | 16 |  |  |  |  | Y |  |  |  | Y | [5 empty] | 0.14 | 0 | [20 empty] | 0.79 |  |  | 8.02 | 0 | B | [9 empty] | 0 | 701 | 0 | 1642 | 0 | 291 | 0 | 998 | 0 | 1046 | 0 | 0 | 202 | 0
2021-11-04 | B67336 | 2 | 중탄소 | 42CRMOS4HAM |  | Si 탈산 | B | 31 | 70 | 51150 | 107.25 | C | A |  | A | 1 |  | 1 | 1540 | 1540 | 8000 |  |  | 8000 | 80.55 | 14 | 99316 | 1646 |  | Y | 50 | 45 | [7 empty] | 고승만 | 2 |  |  |  |  | N |  |  |  | 0 | 353.85 | A |  | 1634 | 1 | 0.36 | 1566 | 1.33 | 74 | 46 | 351 | 5:51 | 18 | 19 | 0 | 23 | 300 | 102.63 | 0 | 0 | N2 | 2021-11-04 15:34 | 2021-11-04 15:46 | 12 | 2021-11-04 15:16 | 30 |  |  |  |  | N | [8 empty] | 5 | 0 | 28.85 | [23 empty] | 0.21 | 0.21 | A | [9 empty] | 1504 | 0 | 547 | 197 | 0 | 0 | 0 | 553 | 0 | 0 | 0 | 0 | 69 | 5 |  |  | 6
2021-11-04 | A67898 | 1 | 저탄소 | SBC90B2 | TUNDISH교체전 | Al 탈산 | B | 33 | 9 | 53400 | 93.6 | A | A | A |  | 1 | 1 |  | 1540 | 1562 | 5600 |  |  | 5600 | 56.84 | 13 | 98528 | 1597 |  | Y | 61 | 29 |  |  | A67896 |  |  |  |  | 조관훈 | 2 |  |  | Y |  |  |  | 105.75 | 13-10 | 181.08 | 0 | A |  | 1597 | 3 | 0.19 | 1569 | 0.9 | 68 | 37 | 241 | 4:01 | 18 | 21 | 37 | 0 |  | 0 |  | 600 | AR | 2021-11-04 16:17 | 2021-11-04 16:40 | 23 | 2021-11-04 16:15 | 25 |  |  |  |  | Y |  |  |  | Y | [5 empty] | 92.53 | 33.48 | [20 empty] | 0.68 |  |  | 0.02 | 0 | A | [9 empty] | 0 | 0 | 214 | 640 | 0 | 222 | 0 | 1139 | 0 | 798 | 0 | 0 | 108 | 23
2021-11-04 | B67337 | 2 | 중탄소 | 42CRMOS4HAM |  | Si 탈산 | B | 18 | 66 | 49200 | 109.85 | A | A |  | A | 1 |  | 1 | 1540 | 1509 | 10200 |  |  | 10200 | 105.07 | 15 | 97080 | 1650 |  | Y | 57 | 49 |  |  | A67895 | 05 |  |  |  | 박용우 | 2 |  |  |  |  | Y |  | 98.6 | 11-10 | 0 | 270.57 | A |  | 1645 | 1 | 0.31 | 1576 | 1.62 | 84 | 41 | 271 | 4:31 | 18 | 18 | 0 | 24 |  | 58.09 | 0 | 0 | N2 | 2021-11-04 16:46 | 2021-11-04 16:54 | 8 | 2021-11-04 16:29 | 25 |  |  |  |  | N | [8 empty] | 5 | 0 | 21.94 | 중보수 래들 | [22 empty] | 0.45 | 0.45 | A | [9 empty] | 1543 | 0 | 799 | 25 | 0 | 0 | 0 | 544 | 0 | 0 | 0 | 0 | 167 | 10 |  |  | 6
2021-11-04 | A67899 | 1 | 저탄소 | SCR423PRH | TUNDISH교체 | Al 탈산 | B | 35 | 15 | 53900 | 87.83 | A | A | A |  | 1 | 1 |  | 1530 | 1542 | 8600 |  |  | 8600 | 92.4 | 11 | 93071 | 1638 |  | Y | 54 | 40 |  |  | A67896 |  |  |  |  | 조관훈 | 2 |  |  | Y |  |  |  | 104.65 | 13-7 | 0.01 | 42.97 | A |  | 1638 | 3 | 0.18 | 1600 | 1.15 | 97 | 36 | 279 | 4:39 | 16 | 20 | 38 | 0 |  | 0 |  | 800 | N2 | 2021-11-04 17:19 | 2021-11-04 18:05 | 47 | 2021-11-04 17:17 | 48 |  |  |  |  | Y |  |  |  | Y | [5 empty] | 0 | 149.54 | [19 empty] | 2.48 | 0.94 |  |  | 1.45 | 0 | B | [9 empty] | 1205 | 183 | 0 | 28 | 0 | 26 | 0 | 296 | 0 | 207 | 0 | 0 | 115 | 15 |  |  |  |  | 1
2021-11-04 | B67338 | 2 | 중탄소 | 42CRMOS4HAM |  | Si 탈산 | B | 19 | 71 | 51600 | 103.4 | A | A |  | A | 1 |  | 1 | 1540 | 1581 | 6500 |  |  | 6500 | 72.45 | 14 | 89714 | 1638 |  | Y | 43 | 35 | [7 empty] | 박용우 | 2 | [6 empty] | 100 | 11-10 | 0 | 285.35 | A |  | 1624 | 1 | 0.39 | 1565 | 1.21 | 73 | 43 | 312 | 5:12 | 18 | 19 | 0 | 25 |  | 145.19 | 0 | 0 | N2 | 2021-11-04 17:49 | 2021-11-04 17:56 | 7 | 2021-11-04 17:31 | 26 |  |  |  |  | N | [8 empty] | 5 | 0 | 35.74 | [23 empty] | 0.27 | 0.27 | B | [9 empty] | 1647 | 0 | 946 | 46 | 0 | 0 | 0 | 452 | 0 | 0 | 0 | 0 | 102 | 5 |  |  | 6
2021-11-04 | A67900 | 1 | 저탄소 | SCR423PRH |  | Al 탈산 | B | 30 | 17 | 52700 | 80.98 | A | A | A |  | 1 | 1 |  | 1530 | 1570 | 5800 |  |  | 5800 | 62.32 | 11 | 93071 | 1615 |  | Y | 49 | 29 |  |  | A67897 |  |  |  |  | 조관훈 | 2 | [6 empty] | 102.2 | 13-4 | 0 | 223.61 | A |  | 1615 | 3 | 0.19 | 1583 | 1 | 80 | 35 | 274 | 4:34 | 16 | 17 | 39 | 0 |  | 0 |  | 888 | N2 | 2021-11-04 18:14 | 2021-11-04 19:02 | 48 | 2021-11-04 18:13 | 49 |  |  |  |  | Y |  |  |  | Y | [5 empty] | 0 | 171.49 | [23 empty] | 1.46 | 9.93 | B | [9 empty] | 1298 | 0 | 0 | 0 | 0 | 145 | 0 | 893 | 0 | 693 | 0 | 0 | 97 | 33
2021-11-04 | B67339 | 2 | 중탄소 | 42CRMOS4HAM |  | Si 탈산 | B | 21 | 71 | 50250 | 87.27 | A | A |  | A | 1 |  | 2 | 1540 | 1557 | 7100 |  |  | 7100 | 70.35 | 13 | 100919 | 1640 |  | Y | 41 | 37 | [7 empty] | 박용우 | 2 | [6 empty] | 100.65 | 12-1 | 0 | 184.47 | A |  | 1618 | 1 | 0.3 | 1557 | 1.13 | 65 | 34 | 1593 | 26:33 | 18 | 21 | 0 | 0 |  | 59.59 | 0 | 0 | N2 | 2021-11-04 18:32 | 2021-11-04 19:00 | 28 | 2021-11-04 18:32 | 28 |  |  |  |  | N | [8 empty] | 4.5 | 0 | 2.19 | [23 empty] | 0.24 | 0.24 | A | [9 empty] | 1519 | 0 | 852 | 46 | 0 | 0 | 0 | 400 | 0 | 0 | 0 | 0 | 133 | 0 |  |  | 6
2021-11-04 | A67901 | 1 | 저탄소 | SCR423PRH |  | Al 탈산 | B | 37 | 34 | 51100 | 80.52 | A | A | A |  | 1 | 1 |  | 1530 | 1584 | 4900 |  |  | 4900 | 48.26 | 12 | 101532 | 1631 |  | Y | 42 | 27 | [7 empty] | 조관훈 | 2 |  |  |  |  | Y |  | 101.9 | 12-9 | 0 | 169.12 | A |  | 1631 | 3 | 0.19 | 1580 | 1.31 | 77 | 41 | 259 | 4:19 | 16 | 18 | 40 | 0 |  | 0 |  | 888 | N2 | 2021-11-04 19:16 | 2021-11-04 19:58 | 41 | 2021-11-04 19:16 | 41 |  |  |  |  | Y |  |  |  | Y | [5 empty] | 0 | 211.73 | [23 empty] | 11.35 | 20.59 | A | [9 empty] | 1344 | 196 | 0 | 12 | 0 | 148 | 0 | 497 | 0 | 398 | 0 | 0 | 0 | 20
2021-11-04 | B67340 | 2 | 중탄소 | 42CRMOS4HAM |  | Si 탈산 | B | 31 | 71 | 51400 | 101.33 | A | A |  | A | 1 |  | 1 | 1540 | 1537 | 7000 |  |  | 7000 | 76.39 | 12 | 91640 | 1632 |  | Y | 40 | 36 | [7 empty] | 박용우 | 2 | [6 empty] | 101.8 | 12-2 | 0 | 236.1 | A |  | 1619 | 1 | 0.36 | 1558 | 1.31 | 66 | 29 | 346 | 5:46 | 18 | 19 | 0 | 27 |  | 230.75 | 0 | 0 | N2 | 2021-11-04 19:45 | 2021-11-04 20:08 | 23 | 2021-11-04 19:25 | 43 |  |  |  |  | N | [8 empty] | 5 | 0 | 58.33 | [23 empty] | 0.22 | 0.22 | A | [9 empty] | 1445 | 0 | 773 | 11 | 0 | 0 | 0 | 400 | 0 | 0 | 0 | 0 | 128 | 5 |  |  | 6
2021-11-04 | B67341 | 2 | 중탄소 | 42CRMOS4HAM |  | Si 탈산 | B | 18 | 67 | 50150 | 91.52 | A | A |  | A | 1 |  | 1 | 1540 | 1537 | 6600 |  |  | 6600 | 60.47 | 14 | 109154 | 1630 |  | Y | 43 | 34 | [7 empty] | 박용우 | 2 | [6 empty] | 97.75 | 11-9 | 0 | 260.65 | A |  | 1614 | 1 | 0.33 | 1553 | 1.76 | 61 | 18 | 252 | 4:12 | 18 | 18 | 0 | 28 |  | 74.24 | 0 | 0 | N2 | 2021-11-04 20:33 | 2021-11-04 21:10 | 37 | 2021-11-04 20:18 | 51 |  |  |  |  | N | [8 empty] | 5 | 0 | 19.88 | [23 empty] | 0.16 | 0.16 | A | [9 empty] | 1390 | 0 | 783 | 13 | 0 | 0 | 0 | 401 | 0 | 0 | 0 | 0 | 102 | 12 |  |  | 6
2021-11-04 | A67902 | 1 | 저탄소 | SCR423PRH |  | Al 탈산 | B | 33 | 10 | 54100 | 73.77 | A | A | A |  | 1 | 1 |  | 1530 | 1553 | 6300 |  |  | 6300 | 62.05 | 12 | 101532 | 1617 |  | Y | 42 | 37 |  |  | A67899 |  |  |  |  | 조관훈 | 2 |  |  | Y |  |  |  | 108.7 | 14-3 | 0 | 271.49 | A |  | 1617 | 3 | 0.2 | 1584 | 1.1 | 81 | 39 | 371 | 6:11 | 16 | 17 | 41 | 0 |  | 0 |  | 888 | N2 | 2021-11-04 20:21 | 2021-11-04 20:53 | 32 | 2021-11-04 20:20 | 33 |  |  |  |  | Y |  |  |  | Y | [5 empty] | 0 | 179.7 | [23 empty] | 23.28 | 20.6 | A | [9 empty] | 1466 | 94 | 0 | 403 | 0 | 148 | 0 | 697 | 0 | 600 | 0 | 0 | 78 | 35
2021-11-04 | B67342 | 2 | 중탄소 | 42CRMOS4HAM |  | Si 탈산 | B | 19 | 72 | 51850 | 90.63 | A | A |  | A | 1 |  | 1 | 1540 | 1536 | 7600 |  |  | 7600 | 67.87 | 14 | 111986 | 1633 |  | Y | 43 | 40 | [7 empty] | 박용우 | 2 | [6 empty] | 102.05 | 12-2 | 0 | 305.07 | A |  | 1623 | 1 | 0.24 | 1559 | 1.51 | 67 | 25 | 373 | 6:13 | 18 | 19 | 0 | 29 | 80 | 49.42 | 0 | 0 | N2 | 2021-11-04 21:33 | 2021-11-04 22:09 | 36 | 2021-11-04 21:23 | 46 |  |  |  |  | N | [8 empty] | 4.5 | 0 | 16.12 | [23 empty] | 0.15 | 0.15 | A | [9 empty] | 1513 | 0 | 862 | 56 | 0 | 0 | 0 | 401 | 0 | 0 | 0 | 0 | 98 | 0 |  |  | 6
2021-11-04 | A67903 | 1 | 저탄소 | SCR423PRH |  | Al 탈산 | B | 35 | 16 | 53200 | 77.78 | A | A | A |  | 1 | 1 |  | 1530 | 1588 | 4800 |  |  | 4800 | 51.57 | 11 | 93071 | 1617 |  | Y | 48 | 28 |  |  | A67900 |  |  |  |  | 조관훈 | 2 |  |  | Y |  |  |  | 104.2 | 13-6 | 0 | 104.03 | A |  | 1617 | 3 | 0.19 | 1583 | 1.13 | 80 | 32 | 331 | 5:31 | 16 | 18 | 42 | 0 |  | 0 |  | 999 | N2 | 2021-11-04 21:21 | 2021-11-04 21:51 | 30 | 2021-11-04 21:21 | 30 |  |  |  |  | Y |  |  |  | Y | [5 empty] | 0 | 177.52 | [23 empty] | 30.83 | 34.62 | A | [9 empty] | 1473 | 35 | 157 | 28 | 0 | 148 | 0 | 503 | 0 | 397 | 0 | 0 | 0 | 14
2021-11-04 | B67343 | 2 | 저탄소 | SCR423PRH |  | Al 탈산 | B | 21 | 72 | 50850 | 77.97 | A | A | B |  | 1 | 1 |  | 1540 | 1525 | 6500 |  |  | 6500 | 69.84 | 11 | 93071 | 1622 | 362 | Y | 43 | 33 | [7 empty] | 박용우 | 2 | [6 empty] | 95.05 | 11-5 | 0 | 199.14 | A |  | 1613 | 3 | 0.21 | 1571 | 1.24 | 68 | 31 | 276 | 4:36 | 16 | 16 | 43 | 0 |  | 0 |  | 500 | N2 | 2021-11-04 22:20 | 2021-11-04 22:57 | 37 | 2021-11-04 22:18 | 39 |  |  |  |  | Y |  |  |  | Y | [5 empty] | 0 | 193.54 | [23 empty] | 32.9 | 47.76 | A | [9 empty] | 466 | 692 | 0 | 11 | 0 | 0 | 0 | 597 | 0 | 0 | 0 | 0 | 101 | 0
2021-11-04 | A67904 | 1 | 중탄소 | 42CRMOS4HAM |  | Si 탈산 | B | 30 | 18 | 52400 | 136.87 | A | B |  | B | 1 |  | 1 | 1530 | 1564 | 8800 |  |  | 8800 | 78.67 | 15 | 111858 | 1607 |  | Y | 97 | 42 | Si성분 오버로 A67905번 20톤합탕 후 재작업 |  | A67901 |  |  |  |  | 조관훈 | 2 |  |  | Y |  |  |  | 108.4 | 13-10 | 0 | 311.58 | A |  | 1602 | 1 | 0.4 | 1556 | 1.36 | 64 | 37 | 345 | 5:45 | 18 | 10 | 0 | 30 |  | 47.64 | 0 | 0 | N2 | 2021-11-04 23:24 | 2021-11-04 23:30 | 6 | 2021-11-04 23:11 | 19 |  |  |  |  | N | [8 empty] | 3.1 | 0 | 9.95 | 이상공정 등록 극진공시간 미준수 | [19 empty] | 1.75 | Y |  | 0.23 | 0.23 | B | [9 empty] | 1842 | 0 | 975 | 21 | 0 | 149 | 0 | 495 | 0 | 399 | 0 | 0 | 66 | 55 |  |  | 4
2021-11-04 | B67344 | 2 | 중탄소 | 42CRMOS4HAM | 연주종료 | Si 탈산 | B | 31 | 72 | 51300 | 108.22 | B | B |  | B | 1 |  | 1 | 1540 | 1517 | 8400 |  |  | 8400 | 89.15 | 17 | 94219 | 1637 |  | Y | 52 | 44 |  |  | B67341 | 03 |  |  |  | 박용우 | 2 |  |  |  |  | Y |  | 99.5 | 11-9 | 0 | 72.75 | A |  | 1624 | 1 | 0.42 | 1555 | 1.97 | 63 | 0 | 373 | 6:13 | 18 | 19 | 0 | 31 |  | 134.34 | 0 | 0 | N2 | 2021-11-05 00:03 | 2021-11-05 01:38 | 37 | 2021-11-04 23:48 | 52 |  |  |  |  | N | [8 empty] | 5 | 0 | 33.84 | [23 empty] | 0.15 | 0.15 | A | [9 empty] | 1195 | 173 | 673 | 80 | 0 | 0 | 0 | 752 | 0 | 0 | 0 | 0 | 157 | 0 |  |  | 4
2021-11-04 | A67905 | 1 | 저탄소 | SCR423PRH |  | Al 탈산 | B | 37 | 35 | 51100 | 68.08 | B | B | B |  | 1 | 1 |  | 1530 | 1535 | 5100 |  |  | 5100 | 54.8 | 11 | 93071 | 1613 |  | Y | 40 | 26 | [7 empty] | 김형철 | 2 |  | Y |  |  |  |  | 103.7 | 13-1 | 0 | 233.88 | A |  | 1613 | 3 | 0.22 | 1586 | 1 | 83 | 45 | 309 | 5:09 | 16 | 16 | 44 | 0 |  | 0 |  | 700 | N2 | 2021-11-04 23:53 | 2021-11-05 00:15 | 22 | 2021-11-04 23:52 | 23 |  |  |  |  | Y |  |  |  | Y | [5 empty] | 0 | 164.6 | [23 empty] | 35.06 | 47.76 | A | [9 empty] | 977 | 205 | 0 | 9 | 0 | 83 | 0 | 0 | 0 | 796 | 0 | 0 | 0 | 20
2021-11-04 | B67345 | 2 | 중탄소 | SA649 |  | Al 탈산 | I | 18 | 68 | 50150 | 114.32 | B | B |  | B | 1 |  | 1 | 1560 | 1533 | 10300 |  |  | 10300 | 101.38 | 8 | 101600 | 1656 |  | INGOT | 57 | 51 | [7 empty] | 임승우 | [7 empty] | 108.75 | 12-9 | 166.62 | 0 | A |  | 1654 | 1 | 0.31 | 1568 | 1.66 | 77 |  | 277 | 4:37 | 25 | 26 | 0 | 32 |  | 65.08 | 0 | 0 | AR | 2021-11-05 01:16 |  | 18 | 2021-11-05 01:05 | [5 empty] | Y | [8 empty] | 3.8 | 22.95 | 0 | [16 empty] | 1.1 |  | 0.9 |  |  |  |  | 0.04 | 0.04 | A | [9 empty] | 1177 | 0 | 447 | 37 | 0 | 135 | 0 | 1097 | 0 | 254 | 0 | 0 | 78 | 20
2021-11-04 | A67906 | 1 | 저탄소 | SCR423PRH |  | Al 탈산 | B | 33 | 11 | 53600 | 63.68 | B | B | B |  | 1 | 1 |  | 1530 | 1560 | 4700 |  |  | 4700 | 50.5 | 11 | 93071 | 1609 |  | Y | 34 | 23 | [7 empty] | 박재승 | 2 |  | Y |  |  |  |  | 100.3 | 13-3 | 0 | 142.78 | A |  | 1609 | 3 | 0.23 | 1579 | 1.03 | 76 | 27 | 280 | 4:40 | 16 | 16 | 45 | 0 |  | 0 |  | 700 | N2 | 2021-11-05 00:43 | 2021-11-05 01:23 | 40 | 2021-11-05 00:41 | 42 |  |  |  |  | Y |  |  |  | Y | [5 empty] | 0 | 172.23 | [23 empty] | 36.18 | 47.76 | A | [9 empty] | 1278 | 137 | 0 | 19 | 0 | 28 | 0 | 0 | 0 | 0 | 0 | 0 | 0 | 15
2021-11-04 | B67346 | 2 | 중탄소 | SCM440I |  | Al 탈산 | I | 19 | 73 | 51150 | 98.82 | B | B |  | B | 1 |  | 1 | 1560 | 1534 | 7700 |  |  | 7700 | 88 | 5 | 87500 | 1663 |  | INGOT | 46 | 39 | [7 empty] | 임승우 | [7 empty] | 97.05 | 11-7 | 226.54 | 0 | A |  | 1635 | 1 | 0.28 | 1574 | 1.34 | 79 |  | 216 | 3:36 | 20 | 21 | 0 | 33 |  | 55.87 | 0 | 0 | AR | 2021-11-05 02:11 |  | 19 | 2021-11-05 02:02 | [5 empty] | Y | [8 empty] | 5.2 | 18.45 | 0 | 칸수부족 수소측정 불가 | [17 empty] | 1.1 |  |  |  |  | 0.05 | 0.05 | A | [9 empty] | 1167 | 0 | 0 | 15 | 0 | 168 | 0 | 750 | 0 | 254 | 0 | 0 | 0 | 12
2021-11-04 | A67907 | 1 | 저탄소 | SCR423PRH | 잔강최소화전 | Al 탈산 | B | 35 | 17 | 53100 | 89.98 | B | B | B |  | 1 | 1 |  | 1530 | 1547 | 6700 |  |  | 6700 | 61.05 | 14 | 109748 | 1612 |  | Y | 51 | 36 | [7 empty] | 김형철 | 2 | [6 empty] | 102.5 | 13-4 | 0 | 116.15 | A |  | 1612 | 3 | 0.22 | 1573 | 1.03 | 70 | 3 | 283 | 4:43 | 16 | 16 | 46 | 0 |  | 0 |  | 700 | N2 | 2021-11-05 02:09 | 2021-11-05 02:38 | 29 | 2021-11-05 02:08 | 30 |  |  |  |  | Y |  |  |  | Y | [5 empty] | 0 | 207.97 | [23 empty] | 39.57 | 47.76 | B | [9 empty] | 648 | 733 | 0 | 40 | 0 | 0 | 0 | 1653 | 0 | 0 | 0 | 0 | 309 | 5
2021-11-04 | B67347 | 2 | 중탄소 | SA649 |  | Al 탈산 | I | 21 | 73 | 50700 | 100.38 | B | B |  | B | 1 |  | 1 | 1560 | 1544 | 7900 |  |  | 7900 | 97.89 | 11 | 80700 | 1672 |  | INGOT | 48 | 39 |  |  | B67345 | 03 |  |  |  | 임승우 | [7 empty] | 92.9 | 11-3 | 169.79 | 0 | A |  | 1651 | 1 | 0.27 | 1567 | 1.9 | 76 |  | 224 | 3:44 | 25 | 26 | 0 | 34 |  | 53.77 | 0 | 0 | AR | 2021-11-05 03:14 |  | 17 | 2021-11-05 03:03 | [5 empty] | Y | [8 empty] | 6 | 19.01 | 0 | 칸수부족 수소측정 불가 | [17 empty] | 1 |  |  |  |  | 0.08 | 0.08 | A | [9 empty] | 897 | 0 | 0 | 27 | 0 | 156 | 0 | 825 | 0 | 254 | 0 | 0 | 0 | 16
2021-11-04 | A67908 | 1 | 고탄소 | SPS4 | 잔강최소화 | Al 탈산 | B | 30 | 19 | 52600 | 88.07 | B | B | B |  | 1 | 1 |  | 1520 | 1546 | 4700 |  |  | 4700 | 48.67 | 12 | 96576 | 1577 | 363 | Y | 42 | 23 | [7 empty] | 김형철 | 2 | [6 empty] | 100.9 | 13-2 | 0 | 199.51 | A |  | 1588 | 3 | 0.19 | 1558 | 0.65 | 89 | 44 | 360 | 6:00 | 18 | 18 | 47 | 0 |  | 0 |  | 450 | N2 | 2021-11-05 03:14 | 2021-11-05 03:52 | 38 | 2021-11-05 03:13 | 39 |  |  |  |  | N |  |  |  | Y | [5 empty] | 0 | 246.13 | [23 empty] | 43.34 | 61.13 | A | [9 empty] | 0 | 0 | 0 | 32 | 0 | 0 | 0 | 1322 | 0 | 0 | 0 | 0 | 207 | 29
2021-11-04 | B67348 | 2 | 저탄소 | SCM420C2 |  | Al 탈산 | I | 31 | 73 | 51400 | 98.78 | B | B |  | B | 1 |  | 1 | 1560 | 1585 | 7500 |  |  | 7500 | 78.13 | 20 | 96000 | 1683 |  | INGOT | 42 | 38 | B67346 잔강 3돈 1기에서 받음 | [6 empty] | 임승우 | [7 empty] | 110.2 | 12-9 | 0 | 280.67 | A |  | 1667 | 1 | 0.31 | 1600 | 1.38 | 88 |  | 352 | 5:52 | 20 | 21 | 0 | 35 |  | 89.92 | 0 | 0 | N2 | 2021-11-05 04:13 |  | 16 | 2021-11-05 03:58 | [5 empty] | Y | [8 empty] | 4 | 0.23 | 27.26 | 수소측정중 펄트 | [17 empty] | 0.9 |  |  |  |  | 0.18 | 0.18 | A | [9 empty] | 1170 | 186 | 0 | 0 | 0 | 376 | 0 | 604 | 0 | 253 | 0 | 0 | 0 | 0
2021-11-04 | A67909 | 1 | 고탄소 | SPS4 | TUNDISH교체전 | Al 탈산 | B | 37 | 36 | 51500 | 76.13 | B | B | B |  | 1 | 1 |  | 1520 | 1599 | 2900 |  |  | 2900 | 32.44 | 12 | 89384 | 1575 |  | Y | 41 | 17 | 조괴잔강 2톤합탕 | [6 empty] | 김형철 | 2 | [6 empty] | 107.55 | 13-5 | 0 | 154.76 | A |  | 1576 | 3 | 0.18 | 1551 | 0.74 | 82 | 36 | 308 | 5:08 | 18 | 18 | 48 | 0 |  | 0 |  | 450 | N2 | 2021-11-05 04:06 | 2021-11-05 04:55 | 49 | 2021-11-05 04:04 | 50 |  |  |  |  | N |  |  |  | Y | [5 empty] | 0 | 180.05 | [23 empty] | 44.51 | 61.13 | A | [9 empty] | 0 | 0 | 0 | 43 | 0 | 0 | 0 | 893 | 0 | 0 | 0 | 0 | 108 | 57
2021-11-04 | B67349 | 2 | 중탄소 | 38MNSIVS5 | TUNDISH교체 | Si 탈산 | B | 18 | 69 | 49500 | 137.43 | B | B |  | B | 1 |  | 1 | 1540 | 1558 | 10300 |  |  | 10300 | 110.67 | 11 | 93071 | 1685 |  | Y | 58 | 51 | B67347 잔강 5돈 남은거 포트에 처리함 | [6 empty] | 임승우 | 2 | [6 empty] | 108.3 | 12-8 | 0 | 192.24 | A |  | 1675 | 1 | 0.36 | 1578 | 1.71 | 87 | 40 | 338 | 5:38 | 25 | 26 | 0 | 36 |  | 73.34 | 0 | 0 | N2 | 2021-11-05 05:52 | 2021-11-05 06:27 | 35 | 2021-11-05 05:19 | 68 |  |  |  |  | Y | [8 empty] | 3.6 | 0 | 27.12 | [19 empty] | 1.92 |  |  |  | 1.11 | 1.11 | B | [9 empty] | 72 | 0 | 0 | 110 | 0 | 0 | 0 | 1054 | 0 | 0 | 0 | 0 | 147 | 16 |  |  |  |  | 1
2021-11-04 | A67910 | 1 | 고탄소 | AE1055LS | 연주시작 | Al 탈산 | B | 33 | 12 | 53000 | 91.22 | B | B | B |  | 1 | 1 |  | 1520 | 1579 | 4700 |  |  | 4700 | 58.43 | 10 | 80434 | 1608 |  | Y | 40 | 24 | [7 empty] | 김형철 | 2 | [6 empty] | 98.8 | 13-1 | 0 | 198.71 | A |  | 1613 | 3 | 0.18 | 1574 | 0.8 | 90 | 32 | 304 | 5:04 | 25 | 25 | 49 | 0 |  | 0 |  | 450 | N2 | 2021-11-05 05:30 | 2021-11-05 05:54 | 23 | 2021-11-05 05:28 | 26 |  |  |  |  | Y |  |  |  | Y | [5 empty] | 0 | 262.65 | [19 empty] | 2.12 |  |  |  | 0.01 | 0 | A | [9 empty] | 50 | 0 | 776 | 42 | 0 | 191 | 0 | 597 | 0 | 395 | 0 | 0 | 0 | 55 |  |  |  | 0 | 1
2021-11-04 | B67350 | 2 | 중탄소 | 38MNSIVS5 |  | Si 탈산 | B | 19 | 74 | 51450 | 127.17 | B | B |  | C | 1 |  | 1 | 1540 | 1547 | 9300 |  |  | 9300 | 99.92 | 11 | 93071 | 1654 |  | Y | 54 | 49 | B67348 조개장 3돈 남은거 포트에 처리함 | [6 empty] | 임승우 | 2 | [6 empty] | 105.25 | 12-4 | 0 | 167.99 | A |  | 1655 | 1 | 0.3 | 1566 | 1.45 | 75 | 34 | 474 | 7:54 | 25 | 25 | 0 | 37 |  | 55.37 | 0 | 0 | N2 | 2021-11-05 07:09 | 2021-11-05 07:37 | 28 | 2021-11-05 06:47 | 50 | [14 empty] | 0 | 23.31 | [23 empty] | 1.57 | 1.57 | A | [9 empty] | 95 | 0 | 0 | 82 | 0 | 0 | 0 | 546 | 0 | 0 | 0 | 0 | 124 | 0 |  |  | 6
2021-11-04 | A67911 | 1 | 고탄소 | AE1055LS |  | Al 탈산 | B | 35 | 18 | 53000 | 81.82 | B | B | C |  | 1 | 1 |  | 1520 | 1583 | 3500 |  |  | 3500 | 34.48 | 12 | 101520 | 1591 |  | Y | 45 | 36 | [7 empty] | 김형철 | 2 | [8 empty] | 10.47 | 123.89 | A |  | 1590 | 3 | 0.14 | 1556 | 0.94 | 72 | 32 | 322 | 5:22 | 25 | 25 | 50 | 0 |  | 0 |  | 450 | N2 | 2021-11-05 06:28 | 2021-11-05 06:50 | 22 | 2021-11-05 06:27 | 23 |  |  |  |  | Y |  |  |  | Y | [5 empty] | 0 | 184.21 | [23 empty] | 1.31 | 0 | A | [9 empty] | 82 | 0 | 814 | 63 | 0 | 211 | 0 | 599 | 0 | 399 | 0 | 0 | 0 | 13
2021-11-05 | A67912 | 1 | 고탄소 | AE1055LS |  | Al 탈산 | B | 30 | 20 | 52500 | 81.07 | C | C | C |  | 1 | 1 |  | 1520 | 1583 | 3600 |  |  | 3600 | 42.55 | 10 | 84600 | 1592 |  | Y | 41 | 20 | [7 empty] | 양성호 | 2 |  |  |  |  | Y |  |  |  | 0 | 149.14 | A |  | 1586 | 3 | 0.15 | 1554 | 0.76 | 70 | 25 | 283 | 4:43 | 25 | 25 | 51 | 0 |  | 0 |  | 700 | N2 | 2021-11-05 07:27 | 2021-11-05 07:52 | 24 | 2021-11-05 07:26 | 26 |  |  |  |  | Y |  |  |  | Y | [5 empty] | 0 | 274.25 | [23 empty] | 13.37 | 0 | A | [9 empty] | 53 | 0 | 1009 | 24 | 0 | 189 | 0 | 906 | 0 | 517 | 0 | 0 | 149 | 0
2021-11-05 | B67351 | 2 | 중탄소 | 38MNSIVS5 |  | Si 탈산 | B | 21 | 74 | 51150 | 123.02 | C | C |  | C | 1 |  | 1 | 1540 | 1546 | 9300 |  |  | 9300 | 99.92 | 11 | 93071 | 1661 | 358 | Y | 55 | 48 | [7 empty] | 추창도 | 2 |  |  |  |  | Y |  | 105.45 | 12-5 | 0 | 235.2 | A |  | 1655 | 1 | 0.32 | 1568 | 1.8 | 77 | 8 | 389 | 6:29 | 25 | 25 | 0 | 38 | 60 | 44.5 | 0 | 0 | N2 | 2021-11-05 08:27 | 2021-11-05 08:46 | 19 | 2021-11-05 08:04 | 42 | [14 empty] | 0 | 16.91 | [23 empty] | 0.59 | 0.59 | A | [9 empty] | 91 | 0 | 0 | 93 | 0 | 0 | 0 | 551 | 0 | 0 | 0 | 0 | 123 | 36 |  |  | 4
2021-11-05 | A67913 | 1 | 고탄소 | AE1055LS |  | Al 탈산 | B | 37 | 37 | 51100 | 90.98 | C | C | C |  | 1 | 1 |  | 1520 | 1559 | 5300 |  |  | 5300 | 52.21 | 12 | 101520 | 1596 |  | Y | 49 | 29 | [7 empty] | 양성호 | 2 | [6 empty] | 102.85 | 12-10 | 0.02 | 104.39 | A |  | 1597 | 3 | 0.15 | 1562 | 0.85 | 78 | 35 | 287 | 4:47 | 25 | 25 | 52 | 0 |  | 0 |  | 750 | N2 | 2021-11-05 08:42 | 2021-11-05 09:00 | 18 | 2021-11-05 08:42 | 18 |  |  |  |  | Y |  |  |  | Y | [5 empty] | 0 | 301.01 | [23 empty] | 15.04 | 0 | A | [9 empty] | 0 | 0 | 645 | 13 | 0 | 146 | 0 | 1109 | 0 | 777 | 0 | 0 | 204 | 24
2021-11-05 | B67352 | 2 | 중탄소 | 38MNSIVS5 |  | Si 탈산 | B | 31 | 74 | 50300 | 124.62 | C | C |  | C | 1 |  | 1 | 1540 | 1572 | 9400 |  |  | 9400 | 101 | 11 | 93071 | 1672 |  | Y | 57 | 47 |  |  | B67439 | 04 |  |  |  | 추창도 | 2 |  |  | Y |  | Y |  | 110.3 | 12-9 | 1.11 | 204.82 | A |  | 1666 | 1 | 0.34 | 1575 | 1.68 | 84 | 44 | 433 | 7:13 | 25 | 25 | 0 | 39 |  | 38.12 | 0 | 0 | N2 | 2021-11-05 09:45 | 2021-11-05 09:57 | 12 | 2021-11-05 09:23 | 33 | [14 empty] | 0 | 14.23 | [23 empty] | 0.52 | 0.52 | B | [9 empty] | 72 | 0 | 0 | 105 | 0 | 0 | 0 | 500 | 0 | 0 | 0 | 0 | 184 | 56 |  |  | 4
2021-11-05 | A67914 | 1 | 고탄소 | AE1055LS |  | Al 탈산 | B | 33 | 13 | 52600 | 71.15 | C | C | C |  | 1 | 1 |  | 1520 | 1545 | 4500 |  |  | 4500 | 44.33 | 12 | 101520 | 1597 |  | Y | 40 | 26 | [7 empty] | 양성호 | 2 | [8 empty] | 0 | 158.41 | A |  | 1597 | 3 | 0.15 | 1544 | 1.66 | 60 | 27 | 272 | 4:32 | 25 | 25 | 53 | 0 |  | 0 |  | 400 | N2 | 2021-11-05 09:55 | 2021-11-05 10:08 | 13 | 2021-11-05 09:54 | 14 |  |  |  |  | Y |  |  |  | Y | [5 empty] | 0 | 158.21 | [23 empty] | 16.67 | 0 | A | [9 empty] | 49 | 0 | 749 | 48 | 0 | 187 | 0 | 843 | 0 | 661 | 0 | 0 | 161 | 59 |  |  |  | 0
2021-11-05 | B67353 | 2 | 중탄소 | 38MNSIVS5 |  | Si 탈산 | B | 18 | 70 | 48850 | 108.37 | C | C |  | C | 1 |  | 1 | 1540 | 1563 | 9000 |  |  | 9000 | 88.64 | 12 | 101532 | 1664 |  | Y | 53 | 46 |  |  | B67350 | 04 |  |  |  | 추창도 | 2 |  |  |  |  | Y |  |  |  | 0.37 | 139.99 | A |  | 1662 | 1 | 0.33 | 1585 | 1.71 | 94 | 53 | 414 | 6:54 | 25 | 25 | 0 | 40 |  | 34.23 | 0 | 0 | N2 | 2021-11-05 11:09 | 2021-11-05 11:17 | 9 | 2021-11-05 10:58 | 20 | [14 empty] | 0 | 15.84 | [23 empty] | 0.41 | 0.41 | A | [9 empty] | 143 | 0 | 0 | 71 | 0 | 0 | 0 | 502 | 0 | 0 | 0 | 0 | 178 | 40 |  |  | 4
2021-11-05 | A67915 | 1 | 고탄소 | AE1055LS |  | Al 탈산 | B | 35 | 19 | 53200 | 74.68 | C | C | C |  | 1 | 1 |  | 1520 | 1588 | 3200 |  |  | 3200 | 31.52 | 12 | 101520 | 1583 |  | Y | 42 | 21 | [7 empty] | 양성호 | 2 | [6 empty] | 100.1 | 13-1 | 36.88 | 64.84 | A |  | 1583 | 3 | 0.14 | 1555 | 0.8 | 71 | 28 | 354 | 5:54 | 25 | 26 | 54 | 0 |  | 0 |  | 500 | N2 | 2021-11-05 11:04 | 2021-11-05 11:22 | 18 | 2021-11-05 11:03 | 19 |  |  |  |  | Y |  |  |  | Y | [5 empty] | 0 | 193.23 | [23 empty] | 18.23 | 0 | A | [9 empty] | 25 | 0 | 709 | 14 | 0 | 212 | 0 | 498 | 0 | 399 | 0 | 0 | 0 | 20
2021-11-05 | B67354 | 2 | 중탄소 | 38MNSIVS5 |  | Si 탈산 | B | 19 | 75 | 51400 | 113.62 | C | C |  | C | 1 |  | 1 | 1540 | 1541 | 9300 |  |  | 9300 | 91.6 | 12 | 101532 | 1653 |  | Y | 56 | 48 |  |  | B67351 | 04 |  |  |  | 추창도 | 2 |  |  | Y |  | Y |  |  |  | 0 | 323.05 | A |  | 1661 | 1 | 0.35 | 1578 | 1.54 | 87 | 50 | 392 | 6:32 | 25 | 25 | 0 | 41 |  | 37.21 | 0 | 0 | N2 | 2021-11-05 12:24 | 2021-11-05 12:36 | 12 | 2021-11-05 12:12 | 24 | [14 empty] | 0 | 13.68 | [23 empty] | 0.65 | 0.65 | A | [9 empty] | 127 | 0 | 0 | 71 | 0 | 0 | 0 | 500 | 0 | 0 | 0 | 0 | 119 | 28 |  |  | 4
2021-11-05 | A67916 | 1 | 고탄소 | AE1055LS |  | Al 탈산 | B | 30 | 21 | 52500 | 82.05 | C | C | C |  | 1 | 1 |  | 1520 | 1549 | 4400 |  |  | 4400 | 52.01 | 10 | 84600 | 1582 |  | Y | 43 | 26 | [7 empty] | 양성호 | 2 | [8 empty] | 0 | 224.01 | A |  | 1582 | 3 | 0.14 | 1552 | 0.77 | 68 | 24 | 298 | 4:58 | 25 | 26 | 55 | 0 |  | 0 |  | 450 | N2 | 2021-11-05 12:14 | 2021-11-05 12:29 | 15 | 2021-11-05 12:14 | 15 |  |  |  |  | Y |  |  |  | Y | [5 empty] | 0 | 200.18 | [23 empty] | 19.7 | 0.06 | A | [9 empty] | 0 | 0 | 685 | 9 | 0 | 211 | 0 | 498 | 0 | 395 | 0 | 0 | 0 | 10
2021-11-05 | B67355 | 2 | 중탄소 | 38MNSIVS5 |  | Si 탈산 | B | 21 | 75 | 51750 | 111.93 | C | C |  | C | 1 |  | 1 | 1540 | 1549 | 8500 |  |  | 8500 | 71.76 | 14 | 118454 | 1668 |  | Y | 52 | 46 |  |  | B67352 | 04 |  |  |  | 추창도 | 2 | [6 empty] | 104.85 | 12-4 | 0 | 224.26 | A |  | 1656 | 1 | 0.34 | 1569 | 1.65 | 78 | 44 | 432 | 7:12 | 25 | 25 | 0 | 42 |  | 33.98 | 0 | 0 | N2 | 2021-11-05 13:31 | 2021-11-05 13:45 | 14 | 2021-11-05 13:17 | 28 | [14 empty] | 0 | 16.38 | [23 empty] | 0.93 | 0.93 | B | [9 empty] | 138 | 0 | 0 | 79 | 0 | 0 | 0 | 504 | 0 | 0 | 0 | 0 | 166 | 51 |  |  | 4
2021-11-05 | A67917 | 1 | 고탄소 | AE1055LS |  | Al 탈산 | B | 37 | 38 | 51100 | 78.43 | C | C | C |  | 1 | 1 |  | 1520 | 1550 | 4300 |  |  | 4300 | 50.83 | 10 | 84600 | 1596 | 355 | N | 43 | 25 | [7 empty] | 양성호 | 2 | [6 empty] | 100.85 | 12-7 | 0 | 151.44 | A |  | 1587 | 3 | 0.17 | 1553 | 0.97 | 69 | 30 | 295 | 4:55 | 25 | 25 | 56 | 0 |  | 0 |  | 500 | N2 | 2021-11-05 13:15 | 2021-11-05 13:39 | 24 | 2021-11-05 13:14 | 25 |  |  |  |  | Y |  |  |  | Y | [5 empty] | 0 | 187.5 | [23 empty] | 31.36 | 0.65 | A | [9 empty] | 53 | 0 | 813 | 14 | 0 | 218 | 0 | 498 | 0 | 398 | 0 | 0 | 0 | 20
2021-11-05 | B67356 | 2 | 중탄소 | 38MNSIVS5 | TUNDISH교체전 | Si 탈산 | B | 31 | 75 | 52000 | 121.23 | C | C |  | A | 1 |  | 1 | 1540 | 1560 | 8300 |  |  | 8300 | 86.81 | 12 | 95606 | 1668 |  | Y | 56 | 43 |  |  | B67353 | 04 |  |  |  | 추창도 | 2 |  |  |  |  | Y |  | 104.1 | 12-3 | 0 | 284.95 | A |  | 1648 | 1 | 0.33 | 1574 | 1.44 | 83 | 51 | 345 | 5:45 | 25 | 26 | 0 | 43 |  | 79.11 | 0 | 0 | N2 | 2021-11-05 14:48 | 2021-11-05 14:55 | 7 | 2021-11-05 14:27 | 28 |  |  |  |  | Y | [8 empty] | 4.5 | 0 | 28.54 | [23 empty] | 0.31 | 0.31 | A | [9 empty] | 99 | 0 | 0 | 96 | 0 | 0 | 0 | 502 | 0 | 0 | 0 | 0 | 144 | 13
2021-11-05 | A67918 | 1 | 고탄소 | AE1055LS |  | Al 탈산 | B | 33 | 14 | 53700 | 78.97 | C | C | A |  | 1 | 1 |  | 1520 | 1548 | 4800 |  |  | 4800 | 47.28 | 12 | 101520 | 1602 |  | Y | 41 | 27 | [7 empty] | 양성호 | 2 | [6 empty] | 102.9 | 13-5 | 0.01 | 154.13 | A |  | 1602 | 3 | 0.17 | 1564 | 0.97 | 80 | 28 | 352 | 5:52 | 25 | 26 | 57 | 0 |  | 0 |  | 600 | N2 | 2021-11-05 14:13 | 2021-11-05 14:44 | 31 | 2021-11-05 14:11 | 33 |  |  |  |  | Y |  |  |  | Y | [5 empty] | 0 | 224.91 | [23 empty] | 0 | 0 | B | [9 empty] | 0 | 0 | 749 | 20 | 0 | 202 | 0 | 647 | 0 | 508 | 0 | 0 | 64 | 0
2021-11-05 | A67919 | 1 | 고탄소 | AE1055LS |  | Al 탈산 | B | 35 | 20 | 52900 | 75.3 | A | A | A |  | 1 | 1 |  | 1520 | 1537 | 5400 |  |  | 5400 | 53.19 | 12 | 101520 | 1593 |  | Y | 40 | 29 | [10 empty] | Y |  |  |  |  | 108.8 | 13-10 | 0.4 | 115.95 | A |  | 1593 | 3 | 0.15 | 1566 | 0.77 | 82 | 29 | 271 | 4:31 | 25 | 26 | 58 | 0 |  | 0 |  | 500 | N2 | 2021-11-05 15:16 | 2021-11-05 15:42 | 27 | 2021-11-05 15:15 | 27 |  |  |  |  | Y |  |  |  | Y | [5 empty] | 0 | 193.87 | [23 empty] | 1.84 | 0 | A | [9 empty] | 33 | 0 | 831 | 36 | 0 | 153 | 0 | 644 | 0 | 398 | 0 | 0 | 165 | 54
2021-11-05 | B67357 | 2 | 중탄소 | SM45CB | TUNDISH교체 | Si 탈산 | B | 18 | 71 | 48450 | 158.42 | A | A |  | A | 1 |  | 1 | 1540 | 1567 | 8000 |  |  | 8000 | 83.33 | 13 | 96009 | 1645 |  | Y | 51 | 43 |  |  | B67354 | 05 |  |  |  | 박용우 | 2 |  |  | Y |  |  |  | 112.75 | 13-2 | 0 | 132.03 | A |  | 1636 | 1 | 0.33 | 1577 | 1.39 | 84 | 31 | 345 | 5:45 | 14 | 21 | 0 | 44 |  | 41.07 | 0 | 0 | N2 | 2021-11-05 16:42 | 2021-11-05 16:33 | -9 | 2021-11-05 15:35 | 58 |  |  |  |  | N | [8 empty] | 4 | 0 | 14.38 | [16 empty] | 0.7 |  |  | 2.25 |  |  |  | 0.12 | 0.12 | B | [9 empty] | 0 | 0 | 170 | 34 | 0 | 171 | 0 | 501 | 0 | 203 | 0 | 0 | 0 | 20 |  |  | 9 |  | 1
2021-11-05 | A67920 | 1 | 고탄소 | AE1055LS |  | Al 탈산 | B | 30 | 22 | 52500 | 77.18 | A | A | A |  | 1 | 1 |  | 1520 | 1544 | 5500 |  |  | 5500 | 54.18 | 12 | 101520 | 1584 |  | Y | 42 | 31 |  |  | A67917 |  |  |  |  | 조관훈 | 2 |  |  | Y |  |  |  | 110.85 | 14-2 | 0 | 214.12 | A |  | 1584 | 3 | 0.22 | 1567 | 0.47 | 83 | 28 | 288 | 4:48 | 25 | 26 | 59 | 0 |  | 0 |  | 700 | N2 | 2021-11-05 16:13 | 2021-11-05 16:47 | 34 | 2021-11-05 16:13 | 34 |  |  |  |  | Y |  |  |  | Y | [5 empty] | 0 | 20.61 | [23 empty] | 3.87 | 0 | A | [9 empty] | 0 | 0 | 722 | 39 | 0 | 129 | 0 | 991 | 0 | 695 | 0 | 0 | 133 | 30
2021-11-05 | B67358 | 2 | 중탄소 | SM45CB |  | Si 탈산 | B | 19 | 76 | 51300 | 91.47 | A | A |  | A | 1 |  | 1 | 1540 | 1532 | 6800 |  |  | 6800 | 70.31 | 12 | 96720 | 1627 |  | Y | 41 | 37 |  |  | B67355 | 05 |  |  |  | 박용우 | 2 |  | Y |  |  |  |  | 101.5 | 12-1 | 0 | 201.5 | A |  | 1621 | 1 | 0.35 | 1560 | 1.5 | 67 | 33 | 348 | 5:48 | 14 | 15 | 0 | 45 | 60 | 43.92 | 0 | 0 | N2 | 2021-11-05 16:53 | 2021-11-05 17:42 | 49 | 2021-11-05 16:36 | 66 |  |  |  |  | N | [8 empty] | 5 | 0 | 16 | [23 empty] | 0.32 | 0.32 | A | [9 empty] | 0 | 0 | 221 | 35 | 0 | 168 | 0 | 702 | 0 | 259 | 0 | 0 | 0 | 5
2021-11-05 | A67921 | 1 | 고탄소 | AE1055LS |  | Al 탈산 | B | 37 | 39 | 51000 | 80.6 | A | A | A |  | 1 | 1 |  | 1520 | 1549 | 5400 |  |  | 5400 | 53.19 | 12 | 101520 | 1589 |  | Y | 41 | 32 |  |  | A67918 |  |  |  |  | 조관훈 | 2 |  |  | Y |  |  |  | 108.4 | 13-5 | 0 | 282.6 | A |  | 1589 | 3 | 0.19 | 1549 | 1.08 | 65 | 27 | 321 | 5:21 | 25 | 25 | 60 | 0 |  | 0 |  | 700 | N2 | 2021-11-05 17:13 | 2021-11-05 17:51 | 38 | 2021-11-05 17:11 | 40 |  |  |  |  | Y |  |  |  | Y | [5 empty] | 0 | 276.93 | [23 empty] | 0.02 | 0 | A | [9 empty] | 23 | 0 | 797 | 32 | 0 | 157 | 0 | 1092 | 0 | 692 | 0 | 0 | 154 | 34
2021-11-05 | B67359 | 2 | 중탄소 | SM45CB |  | Si 탈산 | B | 21 | 76 | 50450 | 88.78 | A | A |  | A | 1 |  | 1 | 1540 | 1540 | 6600 |  |  | 6600 | 67.07 | 12 | 98400 | 1633 |  | Y | 44 | 38 |  |  | B67356 | 05 |  |  |  | 박용우 | 2 |  | Y |  |  |  |  | 110.05 | 12-9 | 0 | 200.02 | A |  | 1622 | 1 | 0.31 | 1568 | 1.44 | 75 | 32 | 351 | 5:51 | 14 | 18 | 0 | 46 | 66 | 47.96 | 0 | 0 | N2 | 2021-11-05 17:50 | 2021-11-05 18:45 | 55 | 2021-11-05 17:41 | 64 |  |  |  |  | N | [8 empty] | 4.5 | 0 | 20.71 | [23 empty] | 0.25 | 0.25 | A | [9 empty] | 0 | 0 | 176 | 35 | 0 | 224 | 0 | 503 | 0 | 255 | 0 | 0 | 0 | 25
2021-11-05 | A67922 | 1 | 고탄소 | AE1055LS |  | Al 탈산 | B | 33 | 15 | 53300 | 81.33 | A | A | A |  | 1 | 1 |  | 1520 | 1558 | 5300 |  |  | 5300 | 52.21 | 12 | 101520 | 1595 |  | Y | 47 | 30 |  |  | A67919 |  |  |  |  | 조관훈 | 2 |  |  | Y | [5 empty] | 0 | 151.73 | A |  | 1605 | 3 | 0.19 | 1557 | 1.45 | 73 | 31 | 294 | 4:54 | 25 | 25 | 61 | 0 |  | 0 |  | 600 | N2 | 2021-11-05 18:10 | 2021-11-05 18:54 | 44 | 2021-11-05 18:08 | 46 |  |  |  |  | Y |  |  |  | Y | [5 empty] | 0 | 219.35 | [23 empty] | 1.31 | 0 | A | [9 empty] | 69 | 0 | 847 | 0 | 0 | 165 | 0 | 696 | 0 | 594 | 0 | 0 | 123 | 40
2021-11-05 | B67360 | 2 | 중탄소 | SM45CB |  | Si 탈산 | B | 31 | 76 | 50000 | 82.7 | A | A |  | A | 1 |  | 1 | 1540 | 1597 | 4700 |  |  | 4700 | 52.11 | 11 | 90200 | 1628 |  | Y | 40 | 32 | [7 empty] | 박용우 | 2 | [8 empty] | 0 | 203.82 | A |  | 1622 | 1 | 0.34 | 1566 | 1.31 | 73 | 36 | 314 | 5:14 | 14 | 15 | 0 | 47 |  | 72.35 | 0 | 0 | N2 | 2021-11-05 18:51 | 2021-11-05 19:53 | 61 | 2021-11-05 18:44 | 68 |  |  |  |  | N | [8 empty] | 5 | 0 | 20.08 | [23 empty] | 0.16 | 0.16 | A | [9 empty] | 0 | 0 | 143 | 11 | 0 | 223 | 0 | 496 | 0 | 256 | 0 | 0 | 0 | 5 |  |  | 6
2021-11-05 | A67923 | 1 | 고탄소 | AE1055LS |  | Al 탈산 | B | 35 | 21 | 52400 | 99.85 | A | A | A |  | 1 | 1 |  | 1520 | 1581 | 5300 |  |  | 5300 | 52.21 | 12 | 101520 | 1594 |  | Y | 43 | 30 |  |  | A67920 |  |  |  |  | 조관훈 | 2 |  |  | Y |  |  |  | 108.5 | 13-10 | 0 | 162.26 | A |  | 1594 | 3 | 0.17 | 1558 | 0.63 | 74 | 31 | 325 | 5:25 | 25 | 25 | 62 | 0 |  | 0 |  | 400 | N2 | 2021-11-05 19:26 | 2021-11-05 19:56 | 30 | 2021-11-05 19:26 | 30 |  |  |  |  | Y |  |  |  | Y | [5 empty] | 0 | 14.94 | [23 empty] | 3.1 | 0 | A | [9 empty] | 51 | 0 | 864 | 0 | 0 | 127 | 0 | 1044 | 0 | 744 | 0 | 0 | 163 | 25
2021-11-05 | B67361 | 2 | 중탄소 | SM45CB |  | Si 탈산 | B | 18 | 72 | 48100 | 94.18 | A | A |  | A | 1 |  | 1 | 1540 | 1578 | 5500 |  |  | 5500 | 54.32 | 12 | 101250 | 1643 |  | Y | 41 | 34 | [7 empty] | 박용우 | 2 |  |  | Y |  |  |  | 101.9 | 12-2 | 0 | 141.64 | A |  | 1637 | 1 | 0.34 | 1566 | 1.63 | 73 | 35 | 309 | 5:09 | 14 | 21 | 0 | 48 |  | 73.72 | 0 | 0 | N2 | 2021-11-05 20:01 | 2021-11-05 20:54 | 53 | 2021-11-05 19:45 | 69 |  |  |  |  | N | [8 empty] | 5 | 0 | 26.64 | [23 empty] | 0.16 | 0.16 | A | [9 empty] | 0 | 0 | 155 | 17 | 0 | 197 | 0 | 586 | 0 | 260 | 0 | 0 | 20 | 25
2021-11-05 | A67924 | 1 | 고탄소 | AE1055LS |  | Al 탈산 | B | 30 | 23 | 52500 | 80.27 | A | A | A |  | 1 | 1 |  | 1520 | 1553 | 5400 |  |  | 5400 | 45.59 | 14 | 118440 | 1595 |  | Y | 40 | 30 |  |  | A67921 |  |  |  |  | 조관훈 | 2 |  |  | Y |  |  |  | 108.4 | 13-9 | 0 | 264.22 | A |  | 1595 | 3 | 0.17 | 1566 | 0.78 | 82 | 29 | 298 | 4:58 | 25 | 26 | 63 | 0 |  | 0 |  | 600 | N2 | 2021-11-05 20:30 | 2021-11-05 20:58 | 28 | 2021-11-05 20:28 | 30 |  |  |  |  | Y |  |  |  | Y | [5 empty] | 0 | 233.03 | [23 empty] | 5.41 | 0 | A | [9 empty] | 61 | 0 | 799 | 0 | 0 | 158 | 0 | 896 | 0 | 695 | 0 | 0 | 166 | 10
2021-11-05 | B67362 | 2 | 중탄소 | SM45CB |  | Si 탈산 | B | 19 | 77 | 50950 | 95.03 | A | A |  | A | 1 |  | 1 | 1540 | 1562 | 5900 |  |  | 5900 | 57.76 | 12 | 102144 | 1635 | 360 | Y | 53 | 35 | [7 empty] | 박용우 | 2 | [6 empty] | 101.85 | 12-1 | 0 | 179.71 | A |  | 1608 | 1 | 0.37 | 1565 | 0.89 | 72 | 41 | 299 | 4:59 | 14 | 15 | 0 | 49 |  | 46.16 | 0 | 0 | N2 | 2021-11-05 21:00 | 2021-11-05 21:56 | 56 | 2021-11-05 20:52 | 64 |  |  |  |  | N | [8 empty] | 4.5 | 0 | 12.69 | [23 empty] | 0.18 | 0.18 | A | [9 empty] | 0 | 0 | 158 | 24 | 0 | 167 | 0 | 503 | 0 | 260 | 0 | 0 | 21 | 19 |  |  | 6
2021-11-05 | A67925 | 1 | 고탄소 | AE1055LS |  | Al 탈산 | B | 37 | 40 | 51400 | 76.03 | A | A | A |  | 1 | 1 |  | 1520 | 1551 | 4800 |  |  | 4800 | 47.28 | 12 | 101520 | 1596 |  | Y | 40 | 27 |  |  | A67922 |  |  |  |  | 조관훈 | 2 |  | Y | [6 empty] | 0.01 | 203.3 | A |  | 1596 | 3 | 0.17 | 1571 | 0.69 | 87 | 33 | 300 | 5:00 | 25 | 25 | 64 | 0 |  | 0 |  | 700 | N2 | 2021-11-05 21:25 | 2021-11-05 22:01 | 36 | 2021-11-05 21:25 | 36 |  |  |  |  | Y |  |  |  | Y | [5 empty] | 0 | 259.48 | [23 empty] | 6.72 | 0 | A | [9 empty] | 113 | 0 | 875 | 44 | 0 | 198 | 0 | 697 | 0 | 599 | 0 | 0 | 98 | 25
2021-11-05 | B67363 | 2 | 중탄소 | SM45CB |  | Si 탈산 | B | 21 | 77 | 50200 | 107.58 | A | A |  | B | 1 |  | 1 | 1540 | 1594 | 4800 |  |  | 4800 | 31.33 | 18 | 153216 | 1616 |  | Y | 51 | 48 | [7 empty] | 박용우 | 2 | [6 empty] | 101.2 | 11-10 | 0 | 231.81 | A |  | 1612 | 1 | 0.37 | 1557 | 1.3 | 64 | 33 | 321 | 5:21 | 14 | 15 | 0 | 50 |  | 64.83 | 0 | 0 | N2 | 2021-11-05 22:29 | 2021-11-05 23:02 | 32 | 2021-11-05 22:06 | 56 |  |  |  |  | N | [8 empty] | 5 | 0 | 18.36 | [23 empty] | 1.46 | 1.46 | A | [9 empty] | 0 | 0 | 0 | 0 | 0 | 241 | 0 | 503 | 0 | 258 | 0 | 0 | 0 | 5 |  |  | 6
2021-11-05 | A67926 | 1 | 고탄소 | AE1055LS |  | Al 탈산 | B | 33 | 16 | 53300 | 79.62 | A | A | B |  | 1 | 1 |  | 1520 | 1577 | 4700 |  |  | 4700 | 46.3 | 12 | 101520 | 1579 |  | Y | 41 | 26 |  |  | A67923 |  |  |  |  | 조관훈 | 2 |  |  | Y |  |  |  | 108.6 | 14-1 | 0 | 98.7 | A |  | 1594 | 3 | 0.14 | 1562 | 0.84 | 78 | 32 | 295 | 4:55 | 25 | 25 | 65 | 0 |  | 0 |  | 500 | N2 | 2021-11-05 22:25 | 2021-11-05 23:02 | 36 | 2021-11-05 22:24 | 38 |  |  |  |  | Y |  |  |  | Y | [5 empty] | 0 | 212.66 | [23 empty] | 8.97 | 0 | A | [9 empty] | 68 | 0 | 861 | 35 | 0 | 167 | 0 | 699 | 0 | 591 | 0 | 0 | 95 | 54
2021-11-05 | B67364 | 2 | 중탄소 | SM45C |  | Si 탈산 | B | 31 | 77 | 50200 | 85.62 | A | B |  | B | 1 |  | 1 | 1540 | 1554 | 4800 |  |  | 4800 | 104.14 | 6 | 46092 | 1614 |  | Y | 36 | 29 | [7 empty] | 박용우 | 2 | [8 empty] | 0.48 | 148.6 | A |  | 1594 | 1 | 0.33 | 1551 | 1.17 | 58 | 20 | 305 | 5:05 | 15 | 16 | 0 | 51 |  | 41.8 | 0 | 0 | N2 | 2021-11-05 23:25 | 2021-11-06 00:06 | 41 | 2021-11-05 23:10 | 57 |  |  |  |  | N | [8 empty] | 4.8 | 0 | 15.92 | [23 empty] | 0.4 | 0.4 | A | [9 empty] | 0 | 0 | 0 | 35 | 0 | 151 | 0 | 900 | 0 | 259 | 0 | 0 | 98 | 0 |  |  | 4
2021-11-05 | A67927 | 1 | 고탄소 | AE1055LS |  | Al 탈산 | B | 35 | 22 | 52500 | 83.32 | B | B | B |  | 1 | 1 |  | 1520 | 1577 | 3300 |  |  | 3300 | 32.51 | 12 | 101520 | 1587 |  | Y | 41 | 18 | [7 empty] | 김형철 | 2 |  |  | Y |  |  |  | 107.35 | 13-8 | 0 | 97.38 | A |  | 1591 | 3 | 0.17 | 1555 | 0.82 | 71 | 29 | 355 | 5:55 | 25 | 25 | 66 | 0 |  | 0 |  | 500 | N2 | 2021-11-05 23:30 | 2021-11-06 00:04 | 34 | 2021-11-05 23:28 | 36 |  |  |  |  | Y |  |  |  | Y | [5 empty] | 0 | 248.9 | [23 empty] | 0 | 0 | A | [9 empty] | 88 | 0 | 859 | 25 | 0 | 170 | 0 | 498 | 0 | 395 | 0 | 0 | 0 | 79
2021-11-05 | A67928 | 1 | 고탄소 | AE1055LS |  | Al 탈산 | B | 30 | 24 | 51500 | 81.35 | B | B | B |  | 1 | 1 |  | 1520 | 1545 | 4200 |  |  | 4200 | 41.37 | 12 | 101520 | 1578 |  | Y | 40 | 25 | [7 empty] | 김형철 | 2 |  |  | Y |  |  |  | 103.2 | 13-3 | 0 | 223.58 | A |  | 1588 | 3 | 0.17 | 1553 | 0.81 | 69 | 24 | 280 | 4:40 | 25 | 25 | 67 | 0 |  | 0 |  | 500 | N2 | 2021-11-06 00:32 | 2021-11-06 01:04 | 32 | 2021-11-06 00:30 | 34 |  |  |  |  | Y |  |  |  | Y | [5 empty] | 0 | 240.9 | [23 empty] | 1.42 | 0 | A | [9 empty] | 84 | 0 | 894 | 9 | 0 | 151 | 0 | 497 | 0 | 397 | 0 | 0 | 0 | 35
2021-11-05 | B67365 | 2 | 중탄소 | SM45C |  | Si 탈산 | B | 18 | 73 | 48350 | 92.32 | B | B |  | B | 1 |  | 1 | 1540 | 1562 | 5800 |  |  | 5800 | 41.37 | 17 | 140194 | 1618 |  | Y | 43 | 37 | [7 empty] | 임승우 | 2 | [6 empty] | 102.25 | 12-2 | 0 | 104.96 | A |  | 1616 | 1 | 0.37 | 1558 | 1.37 | 65 | 30 | 396 | 6:36 | 15 | 16 | 0 | 52 |  | 72.37 | 0 | 0 | N2 | 2021-11-06 00:47 | 2021-11-06 01:12 | 25 | 2021-11-06 00:35 | 37 |  |  |  |  | N | [8 empty] | 5 | 0 | 22.96 | [23 empty] | 0.42 | 0.42 | A | [9 empty] | 0 | 0 | 0 | 25 | 0 | 30 | 0 | 750 | 0 | 0 | 0 | 0 | 138 | 0 |  |  | 6
2021-11-05 | A67929 | 1 | 고탄소 | AE1055LS | TUNDISH교체전 | Al 탈산 | B | 37 | 41 | 51000 | 84.88 | B | B | B |  | 1 | 1 |  | 1520 | 1576 | 3500 |  |  | 3500 | 41.55 | 10 | 84229 | 1588 |  | Y | 41 | 21 | [7 empty] | 김형철 | 2 |  |  | Y |  |  |  | 106.7 | 13-3 | 0 | 39.75 | A |  | 1584 | 3 | 0.16 | 1551 | 0.77 | 67 | 27 | 463 | 7:43 | 25 | 25 | 68 | 0 |  | 0 |  | 500 | N2 | 2021-11-06 01:39 | 2021-11-06 02:02 | 23 | 2021-11-06 01:37 | 25 |  |  |  |  | Y |  |  |  | Y | [5 empty] | 0 | 239.26 | [23 empty] | 5.05 | 0 | A | [9 empty] | 35 | 0 | 773 | 25 | 0 | 239 | 0 | 699 | 0 | 540 | 0 | 0 | 30 | 47
2021-11-05 | B67366 | 2 | 중탄소 | SM45CR2 |  | Si 탈산 | B | 19 | 78 | 50400 | 95.6 | B | B |  | B | 1 |  | 1 | 1540 | 1589 | 5600 |  |  | 5600 | 134.64 | 6 | 41592 | 1637 |  | Y | 43 | 37 | [7 empty] | 임승우 | 2 | [6 empty] | 101.7 | 11-10 | 0 | 54.52 | A |  | 1628 | 1 | 0.37 | 1562 | 1.71 | 68 | 32 | 290 | 4:50 | 15 | 16 | 0 | 53 |  | 77.79 | 0 | 0 | N2 | 2021-11-06 01:54 | 2021-11-06 02:17 | 23 | 2021-11-06 01:35 | 42 |  |  |  |  | Y | [8 empty] | 5 | 0 | 22.52 | [23 empty] | 0.53 | 0.53 | A | [9 empty] | 0 | 0 | 242 | 41 | 0 | 0 | 0 | 801 | 0 | 0 | 0 | 0 | 149 | 21 |  |  | 6
2021-11-05 | A67930 | 1 | 고탄소 | P-AE1055LSM | TUNDISH교체 | Al 탈산 | B | 33 | 17 | 52500 | 77.38 | B | B | B |  | 1 | 1 |  | 1520 | 1561 | 5000 |  |  | 5000 | 49.25 | 12 | 101532 | 1619 |  | Y | 41 | 29 | [7 empty] | 김형철 | 2 |  |  | Y |  |  |  | 108.1 | 13-10 | 1.59 | 106.97 | A |  | 1618 | 3 | 0.16 | 1575 | 1.26 | 91 | 36 | 280 | 4:40 | 25 | 25 | 69 | 0 |  | 0 |  | 500 | N2 | 2021-11-06 02:34 | 2021-11-06 03:21 | 49 | 2021-11-06 02:32 | 51 |  |  |  |  | Y |  |  |  | Y | [5 empty] | 0 | 191.06 | [19 empty] | 1.64 |  |  |  | 0 | 0 | A |  |  | 5.937 | 26.928 | 55.959 | 0.215 | 9.425 | 2.078 | 1875.75 | 59 | 0 | 793 | 28 | 0 | 128 | 0 | 645 | 0 | 505 | 0 | 0 | 21 | 10 |  |  |  |  | 1
2021-11-05 | B67367 | 2 | 중탄소 | SM45CR2 |  | Si 탈산 | B | 21 | 78 | 49400 | 97.9 | B | B |  | B | 1 |  | 1 | 1540 | 1562 | 6400 |  |  | 6400 | 67.42 | 13 | 94930 | 1623 |  | Y | 44 | 37 | [7 empty] | 임승우 | 2 | [6 empty] | 102.9 | 12-2 | 0 | 175.51 | A |  | 1623 | 1 | 0.38 | 1564 | 1.43 | 70 | 34 | 305 | 5:05 | 15 | 16 | 0 | 54 |  | 78.52 | 0 | 0 | N2 | 2021-11-06 02:56 | 2021-11-06 03:20 | 24 | 2021-11-06 02:37 | 43 |  |  |  |  | Y | [8 empty] | 4.5 | 0 | 20.46 | [23 empty] | 0.87 | 0.87 | A | [9 empty] | 0 | 0 | 193 | 37 | 0 | 0 | 0 | 853 | 0 | 0 | 0 | 0 | 160 | 15 |  |  | 6
2021-11-05 | B67368 | 2 | 중탄소 | SM45CR2 |  | Si 탈산 | B | 31 | 78 | 50300 | 85.23 | B | B |  | B | 1 |  | 1 | 1540 | 1567 | 5300 |  |  | 5300 | 57.12 | 12 | 92784 | 1627 | 358 | Y | 38 | 29 | [7 empty] | 임승우 | 2 | [8 empty] | 0 | 92.08 | A |  | 1619 | 1 | 0.36 | 1546 | 1.93 | 52 | 23 | 296 | 4:56 | 15 | 16 | 0 | 55 | 100 | 72 | 0 | 0 | N2 | 2021-11-06 03:42 | 2021-11-06 04:24 | 42 | 2021-11-06 03:23 | 61 |  |  |  |  | Y | [8 empty] | 4.5 | 0 | 18.92 | [23 empty] | 0.64 | 0.64 | A | [9 empty] | 0 | 0 | 196 | 0 | 0 | 0 | 0 | 709 | 0 | 0 | 0 | 0 | 156 | 30 |  |  | 6
2021-11-05 | A67931 | 1 | 고탄소 | P-AE1055LSM |  | Al 탈산 | B | 35 | 23 | 53100 | 72.97 | B | B | B |  | 1 | 1 |  | 1520 | 1546 | 4400 |  |  | 4400 | 52 | 10 | 84610 | 1586 |  | Y | 34 | 31 | [7 empty] | 김형철 | 2 |  | Y |  |  |  |  | 103.25 | 13-3 | 0 | 76.09 | A |  | 1591 | 3 | 0.14 | 1549 | 1.08 | 65 | 26 | 280 | 4:40 | 25 | 25 | 70 | 0 |  | 0 |  | 500 | N2 | 2021-11-06 03:45 | 2021-11-06 04:29 | 45 | 2021-11-06 03:43 | 46 |  |  |  |  | Y |  |  |  | Y | [5 empty] | 0 | 215.86 | [23 empty] | 2.77 | 0 | A |  |  | 5.571 | 27.397 | 55.091 | 0.128 | 9.888 | 2.01 | 1888.12 | 44 | 0 | 754 | 21 | 0 | 126 | 0 | 643 | 0 | 506 | 0 | 0 | 18 | 32
2021-11-05 | B67369 | 2 | 중탄소 | SM45CR2 | TUNDISH교체전 | Si 탈산 | B | 18 | 74 | 48300 | 94.95 | B | B |  | B | 1 |  | 1 | 1540 | 1571 | 6000 |  |  | 6000 | 51.1 | 16 | 117408 | 1634 |  | Y | 42 | 32 |  |  | B67366 | 03 |  |  |  | 임승우 | 2 |  |  | Y |  |  |  | 106 | 12-5 | 0 | 102.44 | A |  | 1626 | 1 | 0.33 | 1563 | 1.52 | 69 | 32 | 285 | 4:45 | 15 | 16 | 0 | 56 |  | 48.76 | 0 | 0 | N2 | 2021-11-06 04:55 | 2021-11-06 05:29 | 34 | 2021-11-06 04:35 | 55 |  |  |  |  | Y | [8 empty] | 4.6 | 0 | 15.09 | [23 empty] | 0.78 | 0.78 | A | [9 empty] | 27 | 0 | 176 | 39 | 0 | 0 | 0 | 800 | 0 | 0 | 0 | 0 | 131 | 25 |  |  | 6
2021-11-05 | A67932 | 1 | 고탄소 | P-AE1055LSM |  | Al 탈산 | B | 30 | 25 | 52000 | 80.92 | B | B | B |  | 1 | 1 |  | 1520 | 1541 | 4100 |  |  | 4100 | 40.38 | 12 | 101532 | 1585 |  | Y | 33 | 24 | [7 empty] | 김형철 | 2 |  | Y |  |  |  |  | 102.3 | 13-2 | 0 | 223.2 | A |  | 1591 | 3 | 0.14 | 1550 | 0.87 | 66 | 24 | 303 | 5:03 | 25 | 25 | 71 | 0 |  | 0 |  | 500 | N2 | 2021-11-06 04:59 | 2021-11-06 05:32 | 33 | 2021-11-06 04:58 | 35 |  |  |  |  | Y |  |  |  | Y | [5 empty] | 0 | 264.39 | [23 empty] | 4.47 | 0 | A |  |  | 6.099 | 28.791 | 53.424 | 0.129 | 8.759 | 1.855 | 1607.06 | 55 | 0 | 831 | 8 | 0 | 158 | 0 | 498 | 0 | 400 | 0 | 0 | 0 | 17
2021-11-05 | B67370 | 2 | 저탄소 | 20MNCRS5HM8 | TUNDISH교체 | Si 탈산 | B | 19 | 79 | 50500 | 119.23 | B | B |  | B | 1 |  | 1 | 1555 | 1545 | 10700 |  |  | 10700 | 111.91 | 12 | 95616 | 1689 |  | Y | 60 | 52 |  |  | B67367 | 03 |  |  |  | 임승우 | 2 |  |  | Y |  |  |  | 104.9 | 12-3 | 0 | 349.76 | A |  | 1676 | 1 | 0.45 | 1599 | 1.71 | 90 | 35 | 352 | 5:52 | 18 | 19 | 0 | 57 |  | 122.55 | 0 | 0 | N2 | 2021-11-06 06:18 | 2021-11-06 06:59 | 41 | 2021-11-06 05:56 | 63 |  |  |  |  | N | [8 empty] | 4.3 | 0 | 31.67 | [19 empty] | 2.07 |  |  |  | 0.39 | 0.39 | A | [9 empty] | 730 | 965 | 0 | 1053 | 0 | 0 | 0 | 1046 | 0 | 0 | 0 | 0 | 190 | 0 |  |  | 6 |  | 1
2021-11-05 | A67933 | 1 | 고탄소 | P-AE1055LSM |  | Al 탈산 | B | 37 | 42 | 50400 | 75.93 | B | B | D |  | 1 | 1 |  | 1520 | 1557 | 4300 |  |  | 4300 | 42.35 | 12 | 101532 | 1581 | 363 | Y | 35 | 25 | [7 empty] | 김형철 | 2 |  | Y |  |  |  |  | 106.7 | 13-3 | 0 | 151.39 | A |  | 1588 | 3 | 0.13 | 1543 | 1.15 | 59 | 22 | 268 | 4:28 | 25 | 26 | 72 | 0 |  | 0 |  | 500 | N2 | 2021-11-06 06:04 | 2021-11-06 06:35 | 31 | 2021-11-06 06:01 | 34 | [14 empty] | 0 | 218 | [23 empty] | 0.01 | 0 | A |  |  | 5.623 | 27.38 | 55.527 | 0.154 | 9.874 | 2.028 | 1888.12 | 0 | 0 | 684 | 26 | 0 | 157 | 0 | 861 | 0 | 673 | 0 | 0 | 24 | 32
2021-11-05 | B67371 | 2 | 저탄소 | 20MNCRS5HM8 |  | Si 탈산 | B | 21 | 79 | 50200 | 124.45 | B | D |  | D | 1 |  | 1 | 1555 | 1521 | 10200 |  |  | 10200 | 106.68 | 12 | 95616 | 1650 |  | Y | 60 | 50 |  |  | B67368 | 03 |  |  |  | 임승우 | 2 |  |  | Y | [5 empty] | 0 | 240.57 | A |  | 1648 | 1 | 0.46 | 1575 | 1.58 | 66 | 25 | 331 | 5:31 | 18 | 19 | 0 | 58 |  | 162.06 | 0 | 0 | N2 | 2021-11-06 07:36 | 2021-11-06 08:01 | 25 | 2021-11-06 07:14 | 46 |  |  |  |  | N | [8 empty] | 4 | 0 | 37.34 | [23 empty] | 0.7 | 0.7 | A | [9 empty] | 151 | 1400 | 0 | 904 | 0 | 0 | 0 | 755 | 0 | 0 | 0 | 0 | 217 | 0 |  |  | 6
2021-11-05 | A67934 | 1 | 고탄소 | P-AE1055LSM |  | Al 탈산 | B | 33 | 18 | 53100 | 77.38 | B | D | D |  | 1 | 1 |  | 1520 | 1567 | 4100 |  |  | 4100 | 40.38 | 12 | 101532 | 1591 |  | Y | 39 | 24 | [7 empty] | 김형철 | 2 |  | Y |  |  |  |  | 106.85 | 13-9 | 0 | 201.99 | A |  | 1590 | 3 | 0.13 | 1545 | 1.22 | 61 | 25 | 307 | 5:07 | 25 | 25 | 73 | 0 |  | 0 |  | 500 | N2 | 2021-11-06 07:09 | 2021-11-06 07:39 | 30 | 2021-11-06 07:08 | 32 |  |  |  |  | Y |  |  |  | Y | [5 empty] | 0 | 205.75 | [23 empty] | 1.59 | 0 | A |  |  | 5.997 | 28.061 | 54.008 | 0.325 | 9.005 | 1.924 | 1727.4 | 60 | 0 | 794 | 29 | 0 | 141 | 0 | 692 | 0 | 494 | 0 | 0 | 106 | 15
2021-11-06 | B67372 | 2 | 저탄소 | 20MNCRS5HM8 |  | Si 탈산 | B | 31 | 79 | 50000 | 113.35 | D | D |  | D | 1 |  | 1 | 1555 | 1515 | 9800 |  |  | 9800 | 87.85 | 14 | 111552 | 1649 |  | Y | 56 | 47 |  |  | B67369 | 03 |  |  |  | 이기호 | 2 | [6 empty] | 102 | 12-1 | 0 | 259.71 | A |  | 1641 | 1 | 0.36 | 1571 | 1.53 | 62 | 22 | 303 | 5:03 | 18 | 19 | 0 | 59 |  | 108.25 | 0 | 0 | N2 | 2021-11-06 08:44 | 2021-11-06 09:12 | 28 | 2021-11-06 08:24 | 48 |  |  |  |  | N | [8 empty] | 4 | 0 | 26.43 | [23 empty] | 0.33 | 0.33 | A | [9 empty] | 560 | 1107 | 232 | 299 | 0 | 0 | 0 | 694 | 0 | 0 | 0 | 0 | 148 | 0 |  |  | 6
2021-11-06 | A67935 | 1 | 고탄소 | P-AE1055LSM |  | Al 탈산 | B | 35 | 24 | 53300 | 80.65 | D | D | D |  | 1 | 1 |  | 1520 | 1533 | 4700 |  |  | 4700 | 46.29 | 12 | 101532 | 1594 |  | Y | 40 | 26 | [7 empty] | 김덕진 | 2 | [6 empty] | 103.5 | 13-3 | 0.01 | 62.29 | A |  | 1594 | 3 | 0.14 | 1546 | 1.17 | 62 | 28 | 263 | 4:23 | 25 | 25 | 74 | 0 |  | 0 |  | 500 | N2 | 2021-11-06 08:12 | 2021-11-06 08:46 | 34 | 2021-11-06 08:12 | 35 |  |  |  |  | Y |  |  |  | Y | [5 empty] | 0 | 229.45 | [23 empty] | 3.02 | 0 | A |  |  | 5.914 | 29.045 | 53.648 | 0.148 | 9.071 | 1.847 | 1727.4 | 35 | 0 | 715 | 31 | 0 | 150 | 0 | 596 | 0 | 453 | 0 | 0 | 74 | 30
2021-11-06 | A67936 | 1 | 고탄소 | P-AE1055LSM |  | Al 탈산 | B | 30 | 26 | 52200 | 76.85 | D | D | D |  | 1 | 1 |  | 1520 | 1571 | 3800 |  |  | 3800 | 37.43 | 12 | 101532 | 1578 |  | Y | 40 | 22 | [7 empty] | 김덕진 | 2 |  | Y |  |  | N |  | 104.95 | 13-5 | 0 | 211.25 | A |  | 1578 | 3 | 0.14 | 1548 | 0.81 | 64 | 25 | 314 | 5:14 | 25 | 25 | 75 | 0 |  | 0 |  | 500 | N2 | 2021-11-06 09:18 | 2021-11-06 09:51 | 33 | 2021-11-06 09:18 | 33 |  |  |  |  | Y |  |  |  | Y | [5 empty] | 0 | 210.29 | [23 empty] | 3.03 | 7.94 | A |  |  | 5.921 | 28.652 | 53.793 | 0.141 | 9.085 | 1.877 | 1727.4 | 20 | 0 | 750 | 23 | 0 | 138 | 0 | 597 | 0 | 398 | 0 | 0 | 74 | 20
2021-11-06 | B67373 | 2 | 저탄소 | 20MNCRS5HM8 |  | Si 탈산 | B | 18 | 75 | 48500 | 120.95 | D | D |  | D | 1 |  | 1 | 1555 | 1539 | 10600 |  |  | 10600 | 95.02 | 14 | 111552 | 1649 |  | Y | 60 | 54 | [7 empty] | 김익규 | 2 | [6 empty] | 107 | 12-6 | 0 | 264.41 | A |  | 1650 | 1 | 0.42 | 1579 | 1.51 | 70 | 27 | 350 | 5:50 | 18 | 19 | 0 | 60 | 180 | 129.19 | 0 | 0 | N2 | 2021-11-06 10:10 | 2021-11-06 10:35 | 25 | 2021-11-06 09:53 | 42 |  |  |  |  | N | [8 empty] | 4.5 | 0 | 30.88 | [23 empty] | 0.71 | 0.71 | A | [9 empty] | 1078 | 801 | 195 | 474 | 0 | 0 | 0 | 699 | 0 | 0 | 0 | 0 | 151 | 0 |  |  | 6
2021-11-06 | A67937 | 1 | 고탄소 | P-AE1055LSM |  | Al 탈산 | B | 37 | 43 | 51100 | 77.35 | D | D | D |  | 1 | 1 |  | 1520 | 1542 | 4100 |  |  | 4100 | 48.46 | 10 | 84610 | 1585 |  | Y | 40 | 23 | [7 empty] | 김덕진 | 2 |  |  | Y |  |  |  | 105.1 | 13-1 | 0.01 | 179.85 | A |  | 1585 | 3 | 0.13 | 1548 | 0.97 | 64 | 24 | 265 | 4:25 | 25 | 25 | 76 | 0 |  | 0 |  | 500 | N2 | 2021-11-06 10:16 | 2021-11-06 10:56 | 40 | 2021-11-06 10:16 | 40 |  |  |  |  | Y |  |  |  | Y | [5 empty] | 0 | 210.01 | [23 empty] | 3.03 | 9.25 | A |  |  | 6.892 | 27.706 | 53.638 | 0.161 | 7.782 | 1.935 | 1700.39 | 17 | 0 | 696 | 16 | 0 | 152 | 0 | 648 | 0 | 494 | 0 | 0 | 0 | 19
2021-11-06 | B67374 | 2 | 저탄소 | 20MNCRS5HM8 |  | Si 탈산 | B | 19 | 80 | 50300 | 95.38 | D | D |  | D | 1 |  | 1 | 1555 | 1560 | 8800 |  |  | 8800 | 92.03 | 12 | 95616 | 1661 |  | Y | 48 | 43 | [7 empty] | 이기호 | 2 | [6 empty] | 103.9 | 12-2 | 0 | 270.81 | A |  | 1646 | 1 | 0.36 | 1577 | 1.7 | 68 | 32 | 322 | 5:22 | 18 | 19 | 0 | 61 | 120 | 82.04 | 0 | 0 | N2 | 2021-11-06 11:44 | 2021-11-06 11:55 | 10 | 2021-11-06 11:33 | 21 |  |  |  |  | N | [8 empty] | 4 | 0 | 20.89 | [23 empty] | 0.36 | 0.36 | A | [9 empty] | 1206 | 620 | 100 | 559 | 0 | 0 | 0 | 662 | 0 | 0 | 0 | 0 | 97 | 0 |  |  | 6
2021-11-06 | A67938 | 1 | 고탄소 | P-AE1055LSM |  | Al 탈산 | B | 33 | 19 | 52600 | 76.83 | D | D | D |  | 1 | 1 |  | 1520 | 1580 | 4200 |  |  | 4200 | 41.37 | 12 | 101532 | 1584 |  | Y | 39 | 28 | [6 empty] | 래들 교반가스 안나옴(작업은 되나, 약함) | 김덕진 | 2 |  | Y |  |  |  |  | 102 | 13-3 | 4.2 | 8.08 | A |  | 1584 | 3 | 0.13 | 1556 | 0.78 | 72 | 32 | 274 | 4:34 | 25 | 25 | 77 | 0 |  | 0 |  | 500 | N2 | 2021-11-06 11:28 | 2021-11-06 12:01 | 33 | 2021-11-06 11:26 | 35 |  |  |  |  | Y |  |  |  | Y | [5 empty] | 0 | 198.94 | [23 empty] | 0 | 0.01 | A |  |  | 5.584 | 29.812 | 52.582 | 0.204 | 9.416 | 1.763 | 1646.43 | 0 | 0 | 801 | 0 | 0 | 164 | 0 | 498 | 0 | 399 | 0 | 0 | 74 | 0
2021-11-06 | A67939 | 1 | 고탄소 | P-AE1055LSM |  | Al 탈산 | B | 35 | 25 | 52300 | 81.18 | D | D | D |  | 1 | 1 |  | 1520 | 1557 | 4000 |  |  | 4000 | 47.28 | 10 | 84610 | 1590 |  | Y | 44 | 23 | [7 empty] | 김덕진 | 2 |  |  | Y | [5 empty] | 0.08 | 50.46 | A |  | 1590 | 3 | 0.14 | 1550 | 1.08 | 66 | 31 | 261 | 4:21 | 25 | 25 | 78 | 0 |  | 0 |  | 500 | N2 | 2021-11-06 12:34 | 2021-11-06 13:04 | 30 | 2021-11-06 12:33 | 31 |  |  |  |  | Y |  |  |  | Y | [5 empty] | 0 | 205.13 | [23 empty] | 0 | 1.5 | A |  |  | 7.178 | 26.779 | 53.728 | 0.15 | 7.485 | 2.006 | 1700.39 | 0 | 0 | 741 | 17 | 0 | 138 | 0 | 595 | 0 | 494 | 0 | 0 | 133 | 9
2021-11-06 | B67375 | 2 | 저탄소 | 20MNCRS5HM8 |  | Si 탈산 | B | 21 | 80 | 50400 | 105.7 | D | D |  | D | 1 |  | 1 | 1555 | 1577 | 8100 |  |  | 8100 | 84.71 | 12 | 95616 | 1656 |  | Y | 46 | 39 | [7 empty] | 이기호 | 2 | [6 empty] | 97 | 11-6 | 0 | 193.38 | A |  | 1646 | 1 | 0.39 | 1576 | 1.49 | 67 | 33 | 319 | 5:19 | 18 | 19 | 0 | 62 |  | 131.64 | 0 | 0 | N2 | 2021-11-06 12:59 | 2021-11-06 13:15 | 16 | 2021-11-06 12:42 | 33 |  |  |  |  | N | [8 empty] | 5 | 0 | 38.98 | [23 empty] | 0.66 | 0.66 | A | [9 empty] | 1231 | 560 | 209 | 383 | 0 | 0 | 0 | 699 | 0 | 0 | 0 | 0 | 97 | 0 |  |  | 6
2021-11-06 | A67940 | 1 | 고탄소 | AE1055LS |  | Al 탈산 | B | 30 | 27 | 52000 | 77.5 | D | D | D |  | 1 | 1 |  | 1520 | 1561 | 4100 |  |  | 4100 | 40.39 | 12 | 101520 | 1586 |  | Y | 41 | 25 | [7 empty] | 김덕진 | 2 |  |  | Y |  | N |  | 104.95 | 13-4 | 0.03 | 149.31 | A |  | 1586 | 3 | 0.14 | 1543 | 1.19 | 59 | 25 | 295 | 4:55 | 25 | 25 | 79 | 0 |  | 0 |  | 500 | N2 | 2021-11-06 13:32 | 2021-11-06 14:11 | 39 | 2021-11-06 13:30 | 41 |  |  |  |  | Y |  |  |  | Y | [5 empty] | 0 | 203.12 | [23 empty] | 0 | 0.01 | A | [9 empty] | 0 | 0 | 764 | 23 | 0 | 150 | 0 | 798 | 0 | 507 | 0 | 0 | 121 | 54
2021-11-06 | B67376 | 2 | 저탄소 | 20MNCRS5HM8 |  | Si 탈산 | B | 31 | 80 | 50100 | 105.6 | D | D |  | A | 1 |  | 1 | 1555 | 1574 | 7600 |  |  | 7600 | 79.48 | 12 | 95616 | 1655 |  | Y | 42 | 38 | [7 empty] | 이기호 | 2 | [8 empty] | 0 | 232.88 | A |  | 1641 | 1 | 0.37 | 1570 | 1.43 | 61 | 27 | 368 | 6:08 | 18 | 19 | 0 | 63 |  | 90.99 | 0 | 0 | N2 | 2021-11-06 14:02 | 2021-11-06 14:19 | 18 | 2021-11-06 13:44 | 36 |  |  |  |  | N | [8 empty] | 4.5 | 0 | 24.87 | [23 empty] | 0.62 | 0.62 | A | [9 empty] | 1381 | 376 | 0 | 336 | 0 | 0 | 0 | 698 | 0 | 0 | 0 | 0 | 95 | 0 |  |  | 6
2021-11-06 | A67941 | 1 | 고탄소 | AE1055LS |  | Al 탈산 | B | 37 | 44 | 51000 | 81.05 | D | D | A |  | 1 | 1 |  | 1520 | 1541 | 4600 |  |  | 4600 | 45.31 | 12 | 101520 | 1591 |  | Y | 42 | 25 | [7 empty] | 김덕진 | 2 |  |  | Y |  | N |  | 101.6 | 12-7 | 5.59 | 108.69 | A |  | 1591 | 3 | 0.13 | 1550 | 1.03 | 66 | 28 | 269 | 4:29 | 25 | 27 | 80 | 0 |  | 0 |  | 600 | N2 | 2021-11-06 14:37 | 2021-11-06 15:11 | 35 | 2021-11-06 14:36 | 35 |  |  |  |  | Y |  |  |  | Y | [5 empty] | 0 | 245.44 | [23 empty] | 0 | 1.5 | A | [9 empty] | 25 | 0 | 769 | 0 | 0 | 164 | 0 | 748 | 0 | 451 | 0 | 0 | 134 | 30
2021-11-06 | B67377 | 2 | 저탄소 | 20MNCRS5HM8 | TUNDISH교체전 | Si 탈산 | B | 18 | 76 | 48000 | 102.62 | D | A |  | A | 1 |  | 1 | 1555 | 1550 | 8100 |  |  | 8100 | 82.26 | 13 | 98465 | 1661 |  | Y | 44 | 39 | [7 empty] | 이기호 | 2 | [6 empty] | 104.1 | 12-3 | 0 | 225.4 | A |  | 1632 | 1 | 0.35 | 1567 | 1.63 | 58 | 24 | 290 | 4:50 | 18 | 19 | 0 | 64 |  | 47.97 | 0 | 0 | N2 | 2021-11-06 15:11 | 2021-11-06 15:20 | 9 | 2021-11-06 14:51 | 29 |  |  |  |  | N | [8 empty] | 5 | 0 | 15.62 | [23 empty] | 0.44 | 0.44 | A | [9 empty] | 1119 | 647 | 0 | 722 | 0 | 0 | 0 | 496 | 0 | 0 | 0 | 0 | 0 | 0 |  |  | 6
2021-11-06 | A67942 | 1 | 고탄소 | AE1055LS |  | Al 탈산 | B | 33 | 20 | 53000 | 85.03 | A | A | A |  | 1 | 1 |  | 1520 | 1553 | 5800 |  |  | 5800 | 68.56 | 10 | 84600 | 1593 | 334 | Y | 41 | 31 |  |  | A67939 |  |  |  |  | 조관훈 | 2 |  |  | Y |  |  |  | 99.65 | 12-10 | 0 | 180.76 | A |  | 1593 | 3 | 0.13 | 1541 | 1.24 | 57 | 26 | 313 | 5:13 | 25 | 25 | 81 | 0 |  | 0 |  | 600 | N2 | 2021-11-06 15:50 | 2021-11-06 16:09 | 19 | 2021-11-06 15:48 | 21 |  |  |  |  | Y |  |  |  | Y | [5 empty] | 0 | 267.91 | [23 empty] | 0 | 0.02 | A | [9 empty] | 0 | 0 | 681 | 9 | 0 | 157 | 0 | 944 | 0 | 693 | 0 | 0 | 146 | 36
2021-11-06 | B67378 | 2 | 저탄소 | ATA105 | TUNDISH교체 | Al 탈산 | B | 19 | 81 | 50600 | 101.43 | A | A |  | A | 1 |  | 1 | 1555 | 1595 | 7500 |  |  | 7500 | 78.91 | 12 | 95040 | 1710 |  | Y | 47 | 43 | [7 empty] | 박용우 | 2 | [6 empty] | 97.2 | 11-6 | 0 | 219.42 | A |  | 1690 | 1 | 0.36 | 1609 | 1.79 | 99 | 47 | 311 | 5:11 | 15 | 21 | 0 | 65 |  | 76.58 | 0 | 0 | N2 | 2021-11-06 16:09 | 2021-11-06 16:45 | 36 | 2021-11-06 15:56 | 49 |  |  |  |  | N | [8 empty] | 5 | 0 | 25.05 | [16 empty] | 0.5 |  |  | 2.43 |  |  |  | 0.13 | 0.13 | A | [9 empty] | 0 | 0 | 793 | 78 | 0 | 350 | 0 | 996 | 0 | 410 | 0 | 0 | 102 | 7 |  |  | 9 |  | 1
2021-11-06 | B67379 | 2 | 저탄소 | ATA105 |  | Al 탈산 | B | 21 | 81 | 50300 | 88.92 | A | A |  | A | 1 |  | 1 | 1555 | 1585 | 5300 |  |  | 5300 | 55.28 | 12 | 95880 | 1669 |  | Y | 41 | 31 | [7 empty] | 박용우 | 2 | [8 empty] | 0 | 258.71 | A |  | 1646 | 1 | 0.41 | 1587 | 1.43 | 77 | 34 | 337 | 5:37 | 15 | 16 | 0 | 66 |  | 44.82 | 0 | 0 | N2 | 2021-11-06 16:56 | 2021-11-06 17:42 | 46 | 2021-11-06 16:43 | 59 |  |  |  |  | N | [8 empty] | 5 | 0 | 15.69 | [23 empty] | 0.32 | 0.32 | A | [9 empty] | 0 | 0 | 642 | 82 | 0 | 385 | 0 | 752 | 0 | 205 | 0 | 0 | 0 | 13 |  |  | 6
2021-11-06 | A67943 | 1 | 고탄소 | AE1055LS |  | Al 탈산 | B | 35 | 26 | 53700 | 79.02 | A | A | A |  | 1 | 1 |  | 1520 | 1527 | 5800 |  |  | 5800 | 57.13 | 12 | 101520 | 1589 |  | Y | 41 | 30 |  |  | A67940 |  |  |  |  | 조관훈 | 2 |  | Y |  |  |  |  | 104.3 | 13-4 | 0.01 | 213.72 | A |  | 1589 | 3 | 0.13 | 1548 | 1.11 | 64 | 32 | 300 | 5:00 | 25 | 25 | 82 | 0 |  | 0 |  | 500 | N2 | 2021-11-06 16:53 | 2021-11-06 17:06 | 13 | 2021-11-06 16:51 | 15 |  |  |  |  | Y |  |  |  | Y | [5 empty] | 0 | 203.97 | [23 empty] | 0 | 0 | A | [9 empty] | 94 | 0 | 846 | 21 | 0 | 199 | 0 | 796 | 0 | 594 | 0 | 0 | 165 | 51
2021-11-06 | B67380 | 2 | 저탄소 | ATA105 |  | Al 탈산 | B | 31 | 81 | 50350 | 81.53 | A | A |  | A | 1 |  | 1 | 1555 | 1556 | 6000 |  |  | 6000 | 62.58 | 12 | 95880 | 1649 |  | Y | 40 | 33 | [7 empty] | 박용우 | 2 | [8 empty] | 0 | 286.97 | A |  | 1640 | 1 | 0.39 | 1584 | 1.36 | 74 | 32 | 354 | 5:54 | 15 | 16 | 0 | 67 |  | 74.62 | 0 | 0 | N2 | 2021-11-06 17:46 | 2021-11-06 18:39 | 53 | 2021-11-06 17:37 | 61 |  |  |  |  | N | [8 empty] | 5 | 0 | 18.93 | [23 empty] | 0.45 | 0.45 | A | [9 empty] | 0 | 0 | 918 | 67 | 0 | 368 | 0 | 555 | 0 | 209 | 0 | 0 | 0 | 0 |  |  | 6
2021-11-06 | A67944 | 1 | 고탄소 | AE1055LS |  | Al 탈산 | B | 30 | 28 | 51900 | 70.75 | A | A | A |  | 1 | 1 |  | 1520 | 1562 | 4300 |  |  | 4300 | 42.36 | 12 | 101520 | 1586 |  | Y | 41 | 25 |  |  | A67941 |  |  |  |  | 조관훈 | 2 |  | Y |  |  |  |  | 107.65 | 13-7 | 14.6 | 143.23 | A |  | 1586 | 3 | 0.13 | 1550 | 1.16 | 66 | 33 | 149 | 2:29 | 25 | 25 | 83 | 0 |  | 0 |  | 500 | N2 | 2021-11-06 17:44 | 2021-11-06 18:05 | 22 | 2021-11-06 17:44 | 22 |  |  |  |  | Y |  |  |  | Y | [5 empty] | 0 | 15.43 | [23 empty] | 0 | 3.92 | A | [9 empty] | 0 | 0 | 781 | 0 | 0 | 185 | 0 | 693 | 0 | 596 | 0 | 0 | 166 | 49
2021-11-06 | B67381 | 2 | 저탄소 | ATA105 |  | Al 탈산 | B | 18 | 77 | 47750 | 80.02 | A | A |  | A | 1 |  | 1 | 1555 | 1570 | 5900 |  |  | 5900 | 41.29 | 18 | 142902 | 1664 |  | Y | 44 | 32 | [7 empty] | 박용우 | 2 | [8 empty] | 0.15 | 155.15 | A |  | 1640 | 1 | 0.41 | 1581 | 1.79 | 71 | 32 | 252 | 4:12 | 15 | 16 | 0 | 68 | 150 | 103.43 | 0 | 0 | N2 | 2021-11-06 18:52 | 2021-11-06 19:35 | 43 | 2021-11-06 18:44 | 50 |  |  |  |  | N | [8 empty] | 4.5 | 0 | 26.64 | [23 empty] | 0.24 | 0.24 | A | [9 empty] | 0 | 0 | 897 | 41 | 0 | 341 | 0 | 557 | 0 | 207 | 0 | 0 | 0 | 6 |  |  | 6
2021-11-06 | A67945 | 1 | 고탄소 | AE1055LS |  | Al 탈산 | B | 37 | 45 | 50900 | 73.82 | A | A | A |  | 1 | 1 |  | 1520 | 1533 | 5600 |  |  | 5600 | 55.16 | 12 | 101520 | 1582 |  | Y | 40 | 32 |  |  | A67942 |  |  |  |  | 조관훈 | 2 |  | Y |  |  |  |  | 107.3 | 13-3 | 0.03 | 70.25 | A |  | 1582 | 3 | 0.14 | 1551 | 0.94 | 67 | 31 | 209 | 3:29 | 25 | 25 | 84 | 0 |  | 0 |  | 700 | N2 | 2021-11-06 18:55 | 2021-11-06 19:17 | 22 | 2021-11-06 18:54 | 23 |  |  |  |  | Y |  |  |  | Y | [5 empty] | 0 | 185.44 | [23 empty] | 3.62 | 6.3 | A | [9 empty] | 46 | 0 | 699 | 42 | 0 | 189 | 0 | 839 | 0 | 693 | 0 | 0 | 192 | 22
2021-11-06 | B67382 | 2 | 저탄소 | ATA105M2 |  | Al 탈산 | B | 19 | 82 | 50300 | 79.35 | A | A |  | A | 1 |  | 1 | 1555 | 1596 | 4800 |  |  | 4800 | 112.78 | 5 | 42560 | 1654 |  | Y | 40 | 30 | [7 empty] | 박용우 | 2 | [8 empty] | 0 | 185.27 | A |  | 1643 | 1 | 0.36 | 1583 | 1.79 | 70 | 29 | 261 | 4:21 | 15 | 16 | 0 | 69 | 100 | 71.07 | 0 | 0 | N2 | 2021-11-06 19:48 | 2021-11-06 20:39 | 51 | 2021-11-06 19:37 | 61 |  |  |  |  | N | [8 empty] | 5 | 0 | 19.49 | [23 empty] | 0.52 | 0.52 | A | [9 empty] | 13 | 0 | 477 | 43 | 0 | 293 | 0 | 551 | 0 | 205 | 0 | 0 | 0 | 0 |  |  | 6
2021-11-06 | A67946 | 1 | 고탄소 | AE1055LS |  | Al 탈산 | B | 33 | 21 | 53500 | 90.37 | A | A | A |  | 1 | 1 |  | 1520 | 1543 | 4900 |  |  | 4900 | 48.27 | 12 | 101520 | 1571 |  | Y | 41 | 28 |  |  | A67943 |  |  |  |  | 조관훈 | 2 |  | Y |  |  |  |  | 99.4 | 12-10 | 0 | 158.12 | A |  | 1571 | 3 | 0.15 | 1541 | 0.6 | 57 | 33 | 293 | 4:53 | 25 | 25 | 85 | 0 |  | 0 |  | 700 | N2 | 2021-11-06 20:11 | 2021-11-06 20:28 | 18 | 2021-11-06 20:11 | 18 |  |  |  |  | Y |  |  |  | Y | [5 empty] | 0 | 23.23 | [23 empty] | 5.52 | 6.3 | A | [9 empty] | 34 | 0 | 708 | 26 | 0 | 164 | 0 | 645 | 0 | 544 | 0 | 0 | 146 | 10
2021-11-06 | B67383 | 2 | 저탄소 | ATA105M2 |  | Al 탈산 | B | 21 | 82 | 49750 | 80.92 | A | A |  | A | 1 |  | 1 | 1555 | 1545 | 5700 |  |  | 5700 | 61.28 | 11 | 93019 | 1653 |  | Y | 41 | 31 | [7 empty] | 박용우 | 2 | [8 empty] | 0 | 128.2 | A |  | 1633 | 1 | 0.34 | 1578 | 1.92 | 65 | 22 | 242 | 4:02 | 15 | 16 | 0 | 70 |  | 42.52 | 0 | 0 | N2 | 2021-11-06 20:50 | 2021-11-06 21:43 | 53 | 2021-11-06 20:35 | 68 |  |  |  |  | N | [8 empty] | 5 | 0 | 11.99 | [23 empty] | 0.2 | 0.2 | A | [9 empty] | 0 | 0 | 244 | 14 | 0 | 286 | 0 | 845 | 0 | 208 | 0 | 0 | 0 | 12 |  |  | 6
2021-11-06 | A67947 | 1 | 고탄소 | AE1055LS |  | Al 탈산 | B | 35 | 27 | 52000 | 79.1 | A | A | A |  | 1 | 1 |  | 1520 | 1542 | 5200 |  |  | 5200 | 51.22 | 12 | 101520 | 1592 |  | Y | 40 | 30 |  |  | A67944 |  |  |  |  | 조관훈 | 2 |  | Y |  |  |  |  | 107.25 | 13-7 | 0 | 164.8 | A |  | 1592 | 3 | 0.12 | 1554 | 1.03 | 70 | 31 | 401 | 6:41 | 25 | 26 | 86 | 0 |  | 0 |  | 500 | N2 | 2021-11-06 20:56 | 2021-11-06 21:26 | 30 | 2021-11-06 20:54 | 32 |  |  |  |  | Y |  |  |  | Y | [5 empty] | 0 | 206.68 | [23 empty] | 0.04 | 0 | A | [9 empty] | 100 | 0 | 857 | 0 | 0 | 153 | 0 | 696 | 0 | 399 | 0 | 0 | 134 | 10
2021-11-06 | A67948 | 1 | 고탄소 | AE1055LS |  | Al 탈산 | B | 30 | 29 | 51900 | 77.32 | A | A | A |  | 1 | 1 |  | 1520 | 1546 | 5400 |  |  | 5400 | 53.19 | 12 | 101520 | 1551 |  | Y | 41 | 34 |  |  | A67945 |  |  |  |  | 조관훈 | 2 |  |  | Y |  |  |  | 107.1 | 13-6 | 0.01 | 217.78 | A |  | 1551 | 3 | 0.14 | 1556 | -0.14 | 72 | 32 | 210 | 3:30 | 25 | 25 | 87 | 0 |  | 0 |  | 600 | N2 | 2021-11-06 21:48 | 2021-11-06 22:28 | 40 | 2021-11-06 21:47 | 41 |  |  |  |  | Y |  |  |  | Y | [5 empty] | 0 | 200.86 | [23 empty] | 1.28 | 0 | A | [9 empty] | 0 | 0 | 666 | 0 | 0 | 166 | 0 | 850 | 0 | 594 | 0 | 0 | 174 | 25
2021-11-06 | B67384 | 2 | 저탄소 | ATA105M2 |  | Al 탈산 | B | 31 | 82 | 49500 | 81.35 | A | A |  | B | 1 |  | 1 | 1555 | 1527 | 6800 |  |  | 6800 | 66.78 | 12 | 101820 | 1628 |  | Y | 41 | 37 | [7 empty] | 박용우 | 2 | [6 empty] | 98.1 | 11-6 | 0 | 128.03 | A |  | 1638 | 1 | 0.39 | 1580 | 1.66 | 67 | 32 | 238 | 3:58 | 15 | 16 | 0 | 71 |  | 85.59 | 0 | 0 | N2 | 2021-11-06 22:22 | 2021-11-06 22:47 | 26 | 2021-11-06 22:13 | 34 |  |  |  |  | N | [8 empty] | 5 | 0 | 21.63 | [23 empty] | 0.16 | 0.16 | A | [9 empty] | 0 | 0 | 405 | 15 | 0 | 194 | 0 | 1053 | 0 | 208 | 0 | 0 | 144 | 0 |  |  | 6
2021-11-06 | A67949 | 1 | 고탄소 | AE1055LS |  | Al 탈산 | B | 37 | 46 | 51200 | 89.93 | A | B | B |  | 1 | 1 |  | 1520 | 1546 | 5400 |  |  | 5400 | 53.19 | 12 | 101520 | 1591 |  | Y | 42 | 36 | [11 empty] | Y |  |  |  | 108.95 | 13-4 | 0 | 102.91 | A |  | 1591 | 3 | 0.15 | 1549 | 0.88 | 65 | 33 | 312 | 5:12 | 25 | 25 | 88 | 0 |  | 0 |  | 600 | N2 | 2021-11-06 22:57 | 2021-11-06 23:29 | 32 | 2021-11-06 22:55 | 34 |  |  |  |  | Y |  |  |  | Y | [5 empty] | 0 | 304.59 | [23 empty] | 2.92 | 0 | A | [9 empty] | 82 | 0 | 814 | 34 | 0 | 159 | 0 | 695 | 0 | 595 | 0 | 0 | 97 | 30
2021-11-06 | B67385 | 2 | 저탄소 | ATA105M2 | TUNDISH교체전 | Al 탈산 | B | 18 | 78 | 47800 | 84.03 | B | B |  | B | 1 |  | 1 | 1555 | 1580 | 5200 |  |  | 5200 | 56.38 | 12 | 92234 | 1643 | 719 | Y | 39 | 30 | [7 empty] | 박용우 | 2 | [6 empty] | 95.3 | 11-4 | 0.28 | 132.07 | A |  | 1635 | 1 | 0.41 | 1575 | 0 | 62 | 31 | 243 | 4:03 | 15 | 16 | 0 | 72 |  | 72.69 | 0 | 0 | N2 | 2021-11-06 23:27 | 2021-11-06 23:43 | 16 | 2021-11-06 23:14 | 29 |  |  |  |  | N | [8 empty] | 5.2 | 0 | 20.63 | [23 empty] | 0.15 | 0.15 | A | [9 empty] | 11 | 0 | 203 | 52 | 0 | 286 | 0 | 701 | 0 | 205 | 0 | 0 | 0 | 0 |  |  | 6
2021-11-06 | A67950 | 1 | 고탄소 | AE1055LS |  | Al 탈산 | B | 33 | 22 | 52500 | 81.07 | B | B | B |  | 1 | 1 |  | 1520 | 1557 | 5000 |  |  | 5000 | 49.25 | 12 | 101520 | 1600 |  | Y | 40 | 31 | [7 empty] | 김형철 | 2 |  |  | Y | [5 empty] | 0 | 187.41 | A |  | 1599 | 3 | 0.18 | 1552 | 1.18 | 68 | 33 | 545 | 9:05 | 25 | 25 | 89 | 0 |  | 0 |  | 600 | N2 | 2021-11-06 23:49 | 2021-11-07 00:32 | 43 | 2021-11-06 23:48 | 45 |  |  |  |  | Y |  |  |  | Y | [5 empty] | 0 | 263.02 | [23 empty] | 4.16 | 0 | A | [9 empty] | 86 | 0 | 818 | 16 | 0 | 144 | 0 | 841 | 0 | 647 | 0 | 0 | 51 | 44
2021-11-06 | B67386 | 2 | 중탄소 | SCM440HF | TUNDISH교체 | Al 탈산 | B | 19 | 83 | 50150 | 92.68 | B | B |  | B | 1 |  | 1 | 1540 | 1554 | 7300 |  |  | 7300 | 75.9 | 16 | 96185 | 1659 |  | Y | 43 | 37 | [7 empty] | 임승우 | 2 | [6 empty] | 100.55 | 11-8 | 187.48 | 0 | A |  | 1647 | 1 | 0.39 | 1575 | 1.66 | 82 | 38 | 269 | 4:29 | 18 | 21 | 0 | 73 |  | 48.52 | 0 | 0 | AR | 2021-11-07 00:36 | 2021-11-07 01:11 | 36 | 2021-11-07 00:23 | 48 |  |  |  |  | N | [8 empty] | 4.8 | 16.2 | 0 | [19 empty] | 2.12 | 1.4 |  |  | 0.23 | 0.23 | A | [9 empty] | 1302 | 0 | 0 | 42 | 0 | 192 | 0 | 835 | 0 | 0 | 0 | 0 | 69 | 26 |  |  | 6 |  | 1
2021-11-06 | A67951 | 1 | 고탄소 | AE1055LS |  | Al 탈산 | B | 35 | 28 | 52300 | 83.07 | B | B | B |  | 1 | 1 |  | 1520 | 1536 | 5900 |  |  | 5900 | 69.74 | 10 | 84600 | 1597 |  | Y | 40 | 29 | [7 empty] | 김형철 | 2 |  |  | Y |  |  |  | 107.45 | 13-7 | 0 | 191.16 | A |  | 1597 | 3 | 0.15 | 1555 | 1.02 | 71 | 31 | 270 | 4:30 | 25 | 25 | 90 | 0 |  | 0 |  | 600 | N2 | 2021-11-07 00:48 | 2021-11-07 01:32 | 44 | 2021-11-07 00:46 | 46 |  |  |  |  | Y |  |  |  | Y | [5 empty] | 0 | 266.78 | [23 empty] | 0 | 0 | A | [9 empty] | 43 | 0 | 690 | 11 | 0 | 172 | 0 | 945 | 0 | 736 | 0 | 0 | 22 | 75
2021-11-06 | B67387 | 2 | 중탄소 | SCM440HF |  | Al 탈산 | B | 21 | 83 | 49750 | 92.47 | B | B |  | B | 1 |  | 1 | 1540 | 1552 | 6500 |  |  | 6500 | 70.71 | 12 | 91929 | 1631 |  | Y | 43 | 35 | [7 empty] | 임승우 | 2 | [6 empty] | 100.55 | 11-8 | 143 | 0 | A |  | 1622 | 1 | 0.36 | 1562 | 1.47 | 69 | 30 | 271 | 4:31 | 18 | 19 | 0 | 74 | 35 | 34.8 | 0 | 0 | AR | 2021-11-07 01:33 | 2021-11-07 02:13 | 40 | 2021-11-07 01:21 | 52 |  |  |  |  | N | [8 empty] | 5 | 15.17 | 0 | [20 empty] | 0.98 |  |  | 0.28 | 0.28 | A | [9 empty] | 1140 | 0 | 0 | 0 | 0 | 224 | 0 | 604 | 0 | 0 | 0 | 0 | 0 | 19 |  |  | 6
2021-11-06 | A67952 | 1 | 고탄소 | AE1055LS |  | Al 탈산 | B | 30 | 30 | 51500 | 85.92 | B | B | B |  | 1 | 1 |  | 1520 | 1551 | 4800 |  |  | 4800 | 47.28 | 12 | 101520 | 1595 |  | Y | 40 | 28 | [7 empty] | 김형철 | 2 |  |  | Y | [5 empty] | 0 | 162.39 | A |  | 1589 | 3 | 0.15 | 1552 | 0.84 | 68 | 34 | 270 | 4:30 | 25 | 25 | 91 | 0 |  | 0 |  | 600 | N2 | 2021-11-07 01:59 | 2021-11-07 02:32 | 32 | 2021-11-07 01:57 | 35 |  |  |  |  | Y |  |  |  | Y | [5 empty] | 0 | 281.88 | [23 empty] | 0 | 0 | A | [9 empty] | 59 | 0 | 775 | 39 | 0 | 156 | 0 | 497 | 0 | 396 | 0 | 0 | 0 | 48
2021-11-06 | B67388 | 2 | 중탄소 | SCM440HF |  | Al 탈산 | B | 31 | 83 | 49250 | 90.97 | B | B |  | B | 1 |  | 1 | 1540 | 1525 | 7100 |  |  | 7100 | 73.82 | 12 | 96180 | 1620 |  | Y | 43 | 37 | [7 empty] | 임승우 | 2 | [6 empty] | 99.75 | 11-8 | 176.31 | 0 | A |  | 1611 | 1 | 0.34 | 1557 | 1.35 | 64 | 25 | 296 | 4:56 | 18 | 19 | 0 | 75 |  | 26.29 | 0 | 0 | AR | 2021-11-07 02:39 | 2021-11-07 03:17 | 37 | 2021-11-07 02:28 | 49 |  |  |  |  | N | [8 empty] | 5.1 | 11.22 | 0 | [20 empty] | 0.78 |  |  | 0.3 | 0.3 | A | [9 empty] | 1253 | 0 | 0 | 24 | 0 | 245 | 0 | 805 | 0 | 0 | 0 | 0 | 63 | 8 |  |  | 6
2021-11-06 | A67953 | 1 | 고탄소 | AE1055LS |  | Al 탈산 | B | 37 | 47 | 50300 | 82.25 | B | B | B |  | 1 | 1 |  | 1520 | 1552 | 5300 |  |  | 5300 | 52.21 | 12 | 101520 | 1587 |  | Y | 42 | 26 | [7 empty] | 김형철 | 2 |  |  | Y |  |  |  | 106.3 | 13-1 | 0.32 | 104.74 | A |  | 1587 | 3 | 0.14 | 1546 | 1.05 | 62 | 34 | 281 | 4:41 | 25 | 25 | 92 | 0 |  | 0 |  | 600 | N2 | 2021-11-07 02:57 | 2021-11-07 03:34 | 37 | 2021-11-07 02:55 | 39 |  |  |  |  | Y |  |  |  | Y | [5 empty] | 0 | 253.89 | [23 empty] | 1.34 | 0 | A | [9 empty] | 57 | 0 | 754 | 25 | 0 | 142 | 0 | 792 | 0 | 604 | 0 | 0 | 27 | 15
2021-11-06 | B67389 | 2 | 중탄소 | SCM440HF |  | Al 탈산 | B | 18 | 79 | 47850 | 85.97 | B | B |  | B | 1 |  | 1 | 1540 | 1537 | 7100 |  |  | 7100 | 76.71 | 12 | 92562 | 1635 |  | Y | 39 | 36 | [7 empty] | 임승우 | [7 empty] | 105.15 | 12-3 | 217.36 | 0 | A |  | 1622 | 1 | 0.38 | 1559 | 1.58 | 66 | 34 | 261 | 4:21 | 18 | 19 | 0 | 76 |  | 40.9 | 0 | 0 | AR | 2021-11-07 04:01 | 2021-11-07 04:20 | 19 | 2021-11-07 03:50 | 30 |  |  |  |  | N | [8 empty] | 4.8 | 15.65 | 0 | [20 empty] | 0.66 |  |  | 0.38 | 0.38 | A | [9 empty] | 1368 | 0 | 0 | 57 | 0 | 277 | 0 | 802 | 0 | 0 | 0 | 0 | 0 | 17 |  |  | 6
2021-11-06 | A67954 | 1 | 고탄소 | AE1055LS |  | Al 탈산 | B | 33 | 23 | 53100 | 73.88 | B | B | B |  | 1 | 1 |  | 1520 | 1561 | 3800 |  |  | 3800 | 37.43 | 12 | 101520 | 1592 |  | Y | 40 | 22 | [7 empty] | 김형철 | 2 |  | Y |  |  |  |  | 102.65 | 13-3 | 0 | 58.42 | A |  | 1592 | 3 | 0.13 | 1548 | 1.13 | 64 | 31 | 321 | 5:21 | 25 | 25 | 93 | 0 |  | 0 |  | 600 | N2 | 2021-11-07 03:59 | 2021-11-07 04:33 | 35 | 2021-11-07 03:57 | 37 |  |  |  |  | Y |  |  |  | Y | [5 empty] | 0 | 250.49 | [23 empty] | 0.03 | 0 | A | [9 empty] | 57 | 0 | 702 | 9 | 0 | 204 | 0 | 496 | 0 | 397 | 0 | 0 | 0 | 35
2021-11-06 | B67390 | 2 | 중탄소 | SCM440 |  | Al 탈산 | B | 19 | 84 | 49900 | 75.57 | B | B |  | B | 1 |  | 1 | 1540 | 1565 | 5400 |  |  | 5400 | 35.68 | 20 | 151340 | 1626 |  | Y | 36 | 28 | [7 empty] | 임승우 | 2 |  |  |  |  | Y |  |  |  | 4.23 | 162.13 | A |  | 1613 | 1 | 0.41 | 1559 | 1.63 | 63 | 31 | 274 | 4:34 | 15 | 16 | 0 | 77 |  | 89.7 | 0 | 0 | N2 | 2021-11-07 04:55 | 2021-11-07 05:27 | 32 | 2021-11-07 04:45 | 42 |  |  |  |  | N | [8 empty] | 4.5 | 0.66 | 22.13 | [20 empty] | 0.87 |  |  | 0.32 | 0.32 | A | [9 empty] | 1252 | 0 | 0 | 43 | 0 | 254 | 0 | 760 | 0 | 0 | 0 | 0 | 46 | 16 |  |  | 6
2021-11-06 | A67955 | 1 | 고탄소 | AE1055LS |  | Al 탈산 | B | 35 | 29 | 52100 | 83.32 | B | B | B |  | 1 | 1 |  | 1520 | 1548 | 4000 |  |  | 4000 | 47.28 | 10 | 84600 | 1582 |  | Y | 40 | 24 | [7 empty] | 김형철 | 2 |  | Y |  |  |  |  | 105.35 | 13-4 | 0 | 184.22 | A |  | 1582 | 3 | 0.14 | 1542 | 0.83 | 58 | 28 | 276 | 4:36 | 25 | 25 | 94 | 0 |  | 0 |  | 600 | N2 | 2021-11-07 05:10 | 2021-11-07 05:31 | 21 | 2021-11-07 05:08 | 23 |  |  |  |  | Y |  |  |  | Y | [5 empty] | 0 | 304.43 | [23 empty] | 0 | 0 | A | [9 empty] | 58 | 0 | 685 | 25 | 0 | 151 | 0 | 498 | 0 | 400 | 0 | 0 | 0 | 19
2021-11-06 | B67391 | 2 | 중탄소 | SCM440HK |  | Al 탈산 | B | 21 | 84 | 49450 | 88.63 | B | B |  | B | 1 |  | 1 | 1540 | 1535 | 6300 |  |  | 6300 | 157.26 | 6 | 40061 | 1638 |  | Y | 40 | 33 | [7 empty] | 임승우 | 2 | [6 empty] | 100.65 | 11-8 | 0.2 | 127.41 | A |  | 1616 | 1 | 0.43 | 1557 | 1.32 | 63 | 30 | 400 | 6:40 | 15 | 16 | 0 | 78 | 50 | 48.01 | 0 | 0 | AR | 2021-11-07 06:05 | 2021-11-07 06:34 | 29 | 2021-11-07 05:50 | 44 |  |  |  |  | N | [8 empty] | 4.7 | 16.3 | 0 | [23 empty] | 0.36 | 0.36 | A | [9 empty] | 1022 | 0 | 0 | 52 | 0 | 229 | 0 | 806 | 0 | 0 | 0 | 0 | 48 | 30 |  |  | 6
2021-11-06 | A67956 | 1 | 고탄소 | AE1055LS |  | Al 탈산 | B | 30 | 31 | 51600 | 81.6 | B | B | D |  | 1 | 1 |  | 1520 | 1537 | 4200 |  |  | 4200 | 41.37 | 12 | 101520 | 1588 |  | Y | 40 | 22 | [7 empty] | 김형철 | 2 |  |  | Y |  |  |  | 104 | 13-2 | 0 | 55.74 | A |  | 1585 | 3 | 0.17 | 1549 | 0.82 | 65 | 30 | 623 | 10:23 | 25 | 25 | 95 | 0 |  | 0 |  | 500 | N2 | 2021-11-07 06:06 | 2021-11-07 06:31 | 25 | 2021-11-07 06:04 | 27 |  |  |  |  | Y |  |  |  | Y | [5 empty] | 0 | 256.04 | [23 empty] | 0.02 | 0 | A | [9 empty] | 58 | 0 | 680 | 11 | 0 | 158 | 0 | 498 | 0 | 397 | 0 | 0 | 0 | 60
2021-11-06 | B67392 | 2 | 중탄소 | SCM440HK | 잔강최소화전 | Al 탈산 | B | 31 | 84 | 49600 | 99.53 | B | D |  | D | 1 |  | 1 | 1540 | 1519 | 8700 |  |  | 8700 | 85.13 | 16 | 102201 | 1621 |  | Y | 50 | 44 | [7 empty] | 임승우 | 2 | [6 empty] | 94.5 | 11-3 | 8.01 | 107.42 | A |  | 1624 | 1 | 0.43 | 1553 | 1.57 | 59 | 32 | 314 | 5:14 | 15 | 16 | 0 | 79 |  | 96.36 | 0 | 0 | AR | 2021-11-07 07:13 | 2021-11-07 07:35 | 22 | 2021-11-07 06:58 | 37 |  |  |  |  | N | [8 empty] | 5 | 27.04 | 0 | [23 empty] | 0.39 | 0.39 | A | [9 empty] | 1392 | 0 | 0 | 20 | 0 | 152 | 0 | 1061 | 0 | 462 | 0 | 0 | 183 | 21 |  |  | 6
2021-11-06 | A67957 | 1 | 고탄소 | AE1055LS |  | Al 탈산 | B | 37 | 48 | 50500 | 85.97 | B | D | D |  | 1 | 1 |  | 1520 | 1534 | 5500 |  |  | 5500 | 54.18 | 12 | 101520 | 1584 |  | Y | 40 | 28 | [7 empty] | 김형철 | 2 |  | Y |  |  |  |  | 108.35 | 13-3 | 0.01 | 129.59 | A |  | 1584 | 3 | 0.14 | 1551 | 0.73 | 67 | 38 | 299 | 4:59 | 25 | 25 | 96 | 0 |  | 0 |  | 500 | N2 | 2021-11-07 07:11 | 2021-11-07 07:30 | 19 | 2021-11-07 07:10 | 20 |  |  |  |  | Y |  |  |  | Y | [5 empty] | 0 | 252.93 | [23 empty] | 1.49 | 0 | A | [9 empty] | 71 | 0 | 812 | 25 | 0 | 147 | 0 | 604 | 0 | 547 | 0 | 0 | 147 | 40
2021-11-07 | B67393 | 2 | 중탄소 | AE4145MA | 잔강최소화 | Al 탈산 | B | 18 | 80 | 47850 | 99.27 | D | D |  | D | 1 |  | 1 | 1540 | 1550 | 8100 |  |  | 8100 | 84.46 | 14 | 95909 | 1640 |  | Y | 46 | 19 | [7 empty] | 김규완 | 2 |  |  |  |  | Y |  | 103.05 | 12-1 | 240.36 | 0 | A |  | 1635 | 1 | 0.46 | 1561 | 1.72 | 74 | 34 | 234 | 3:54 | 20 | 21 | 0 | 80 |  | 97.19 | 0 | 0 | AR | 2021-11-07 08:20 | 2021-11-07 08:51 | 31 | 2021-11-07 08:06 | 45 |  |  |  |  | N | [8 empty] | 4.5 | 24.82 | 0 | [20 empty] | 0.52 |  |  | 0.17 | 0.17 | B | [9 empty] | 1763 | 10 | 685 | 61 | 0 | 200 | 0 | 704 | 0 | 203 | 0 | 0 | 73 | 19
2021-11-07 | A67958 | 1 | 고탄소 | AE1055LS |  | Al 탈산 | B | 33 | 24 | 52900 | 84.92 | D | D | D |  | 1 | 1 |  | 1520 | 1552 | 4700 |  |  | 4700 | 46.3 | 12 | 101520 | 1590 |  | Y | 41 | 28 | [7 empty] | 김덕진 | 2 |  |  | Y | [5 empty] | 0 | 100.51 | A |  | 1590 | 3 | 0.14 | 1546 | 0.98 | 62 | 33 | 300 | 5:00 | 25 | 25 | 97 | 0 |  | 0 |  | 500 | N2 | 2021-11-07 08:11 | 2021-11-07 08:33 | 22 | 2021-11-07 08:10 | 22 |  |  |  |  | Y |  |  |  | Y | [5 empty] | 0 | 252.53 | [23 empty] | 2.86 | 0 | A | [9 empty] | 69 | 0 | 846 | 29 | 0 | 170 | 0 | 799 | 0 | 493 | 0 | 0 | 148 | 43
2021-11-07 | B67394 | 2 | 중탄소 | AE4145MA |  | Al 탈산 | B | 19 | 85 | 50200 | 110.88 | D | D |  | D | 1 |  | 1 | 1540 | 1560 | 7500 |  |  | 7500 | 76.32 | 12 | 98273 | 1632 |  | Y | 42 | 37 | [7 empty] | 김규완 | 2 |  |  |  |  | Y |  | 100.6 | 11-8 | 87.98 | 0 | A |  | 1622 | 1 | 0.44 | 1545 | 1.45 | 58 | 29 | 256 | 4:16 | 20 | 21 | 0 | 81 |  | 99.46 | 0 | 0 | AR | 2021-11-07 09:40 | 2021-11-07 10:01 | 20 | 2021-11-07 09:14 | 47 |  |  |  |  | N | [8 empty] | 4 | 26.61 | 0 | [20 empty] | 0.51 |  |  | 0.2 | 0.2 | A | [9 empty] | 1936 | 10 | 784 | 41 | 0 | 206 | 0 | 691 | 0 | 201 | 0 | 0 | 76 | 18 |  |  | 9
2021-11-07 | A67959 | 1 | 고탄소 | AE1055LS |  | Al 탈산 | B | 35 | 30 | 52400 | 79.17 | D | D | D |  | 1 | 1 |  | 1520 | 1577 | 3900 |  |  | 3900 | 38.42 | 12 | 101520 | 1593 |  | Y | 40 | 23 | [7 empty] | 김덕진 | 2 |  | Y |  |  |  |  | 101.85 | 12-10 | 0 | 48.86 | A |  | 1593 | 3 | 0.17 | 1548 | 1.13 | 64 | 32 | 392 | 6:32 | 25 | 25 | 98 | 0 |  | 0 |  | 500 | N2 | 2021-11-07 09:10 | 2021-11-07 09:35 | 25 | 2021-11-07 09:10 | 26 |  |  |  |  | Y |  |  |  | Y | [5 empty] | 0 | 220.57 | [23 empty] | 4.24 | 0 | A | [9 empty] | 63 | 0 | 832 | 25 | 0 | 174 | 0 | 724 | 0 | 495 | 0 | 0 | 160 | 24
2021-11-07 | A67960 | 1 | 고탄소 | AE1055LS |  | Al 탈산 | B | 30 | 32 | 51800 | 78.6 | D | D | D |  | 1 | 1 |  | 1520 | 1587 | 3000 |  |  | 3000 | 29.55 | 12 | 101520 | 1587 |  | Y | 41 | 18 | [7 empty] | 김덕진 | 2 |  | Y | [6 empty] | 0.02 | 55.81 | A |  | 1587 | 3 | 0.14 | 1542 | 1.18 | 58 | 28 | 284 | 4:44 | 25 | 25 | 99 | 0 |  | 0 |  | 500 | N2 | 2021-11-07 10:10 | 2021-11-07 10:32 | 22 | 2021-11-07 10:08 | 24 |  |  |  |  | Y |  |  |  | Y | [5 empty] | 0 | 214.85 | [23 empty] | 5.59 | 0 | A | [9 empty] | 40 | 0 | 860 | 29 | 0 | 170 | 0 | 594 | 0 | 398 | 0 | 0 | 0 | 39
2021-11-07 | B67395 | 2 | 중탄소 | AE4145MA |  | Al 탈산 | B | 21 | 85 | 49450 | 96.48 | D | D |  | D | 1 |  | 1 | 1540 | 1526 | 8100 |  |  | 8100 | 80.61 | 14 | 100486 | 1603 | 362 | Y | 45 | 41 | [7 empty] | 김규완 | 2 | [6 empty] | 103.85 | 12-1 | 74.75 | 0 | A |  | 1606 | 1 | 0.4 | 1538 | 1.59 | 51 | 21 | 239 | 3:59 | 20 | 21 | 0 | 82 |  | 115.32 | 0 | 0 | AR | 2021-11-07 10:54 | 2021-11-07 11:13 | 19 | 2021-11-07 10:41 | 32 |  |  |  |  | N | [8 empty] | 4.5 | 28.94 | 0 | [20 empty] | 0.55 |  |  | 0.2 | 0.2 | A | [9 empty] | 1941 | 0 | 801 | 59 | 0 | 203 | 0 | 697 | 0 | 209 | 0 | 0 | 74 | 46 |  |  | 9
2021-11-07 | A67961 | 1 | 고탄소 | AE1055LS |  | Al 탈산 | B | 37 | 49 | 50800 | 77.62 | D | D | D |  | 1 | 1 |  | 1520 | 1592 | 3300 |  |  | 3300 | 32.51 | 12 | 101520 | 1583 |  | Y | 40 | 30 | [7 empty] | 김덕진 | 2 |  |  | Y | [5 empty] | 0.02 | 72.78 | A |  | 1583 | 3 | 0.14 | 1545 | 1 | 61 | 28 | 268 | 4:28 | 25 | 25 | 100 | 0 |  | 0 |  | 500 | N2 | 2021-11-07 11:04 | 2021-11-07 11:33 | 28 | 2021-11-07 11:04 | 29 |  |  |  |  | Y |  |  |  | Y | [5 empty] | 0 | 215.09 | [23 empty] | 6.83 | 0 | A | [9 empty] | 39 | 0 | 867 | 27 | 0 | 158 | 0 | 784 | 0 | 589 | 0 | 0 | 191 | 47
2021-11-07 | B67396 | 2 | 중탄소 | AE4145MA |  | Al 탈산 | B | 31 | 85 | 49550 | 89.6 | D | D |  | D | 1 |  | 1 | 1540 | 1537 | 7800 |  |  | 7800 | 85.54 | 12 | 91185 | 1603 |  | Y | 42 | 40 | [7 empty] | 김규완 | 2 |  |  |  |  | Y |  | 107.55 | 12-5 | 84.77 | 0 | A |  | 1601 | 1 | 0.39 | 1539 | 1.5 | 52 | 25 | 236 | 3:56 | 20 | 21 | 0 | 83 |  | 91.28 | 0 | 0 | AR | 2021-11-07 12:10 | 2021-11-07 12:20 | 10 | 2021-11-07 12:01 | 19 |  |  |  |  | N | [8 empty] | 4.5 | 23.87 | 0 | [20 empty] | 0.68 |  |  | 0.1 | 0.1 | A | [9 empty] | 2018 | 0 | 828 | 56 | 0 | 206 | 0 | 697 | 0 | 209 | 0 | 0 | 76 | 48 |  |  | 9
2021-11-07 | A67962 | 1 | 고탄소 | AE1055LS |  | Al 탈산 | B | 33 | 25 | 52600 | 78.83 | D | D | D |  | 1 | 1 |  | 1520 | 1578 | 3200 |  |  | 3200 | 31.52 | 12 | 101520 | 1591 |  | Y | 42 | 19 | [7 empty] | 김덕진 | 2 |  | Y | [6 empty] | 0 | 118.72 | A |  | 1591 | 3 | 0.14 | 1552 | 1.05 | 68 | 32 | 360 | 6:00 | 25 | 25 | 101 | 0 |  | 0 |  | 500 | N2 | 2021-11-07 12:08 | 2021-11-07 12:39 | 31 | 2021-11-07 12:08 | 31 |  |  |  |  | Y |  |  |  | Y | [5 empty] | 0 | 207.35 | [23 empty] | 8.28 | 0 | A | [9 empty] | 0 | 0 | 809 | 17 | 0 | 165 | 0 | 594 | 0 | 395 | 0 | 0 | 0 | 35
2021-11-07 | B67397 | 2 | 중탄소 | AE4145MA | TUNDISH교체전 | Al 탈산 | B | 16 | 13 | 55050 | 94.63 | D | D |  | D | 1 |  | 1 | 1540 | 1528 | 8800 |  |  | 8800 | 81.71 | 14 | 107693 | 1619 |  | Y | 46 | 43 | [7 empty] | 이기호 | 2 | [6 empty] | 97.65 | 12-10 | 118.28 | 0 | A |  | 1618 | 1 | 0.4 | 1544 | 1.84 | 57 | 22 | 244 | 4:04 | 20 | 21 | 0 | 84 |  | 78.77 | 0 | 0 | AR | 2021-11-07 13:19 | 2021-11-07 13:30 | 11 | 2021-11-07 13:08 | 22 |  |  |  |  | N | [8 empty] | 3.5 | 22.27 | 0 | [20 empty] | 0.71 |  |  | 0.09 | 0.09 | A | [9 empty] | 1781 | 10 | 642 | 28 | 0 | 210 | 0 | 702 | 0 | 209 | 0 | 0 | 76 | 72 |  |  | 6
2021-11-07 | A67963 | 1 | 고탄소 | AE1055LS |  | Al 탈산 | B | 35 | 31 | 52500 | 85.23 | D | D | D |  | 1 | 1 |  | 1520 | 1577 | 3100 |  |  | 3100 | 30.54 | 12 | 101520 | 1586 |  | Y | 40 | 18 | [7 empty] | 차승주 | 2 |  | Y | [6 empty] | 0.03 | 61.38 | A |  | 1580 | 3 | 0.14 | 1540 | 0.89 | 56 | 28 | 267 | 4:27 | 25 | 25 | 102 | 0 |  | 0 |  | 400 | N2 | 2021-11-07 13:12 | 2021-11-07 13:38 | 26 | 2021-11-07 13:11 | 27 |  |  |  |  | Y |  |  |  | Y | [5 empty] | 0 | 238.66 | [23 empty] | 9.74 | 0 | A | [9 empty] | 0 | 0 | 807 | 0 | 0 | 164 | 0 | 497 | 0 | 397 | 0 | 0 | 0 | 52
2021-11-07 | B67398 | 2 | 저탄소 | SCM822HT | TUNDISH교체 | Al 탈산 | B | 19 | 86 | 50050 | 103.03 | D | D |  | A | 1 |  | 1 | 1555 | 1571 | 8400 |  |  | 8400 | 57.17 | 22 | 146942 | 1670 |  | Y | 46 | 44 | [7 empty] | 김규완 | 2 | [6 empty] | 100.75 | 11-8 | 0.03 | 272.08 | A |  | 1672 | 1 | 0.34 | 1597 | 1.49 | 89 | 42 | 290 | 4:50 | 15 | 21 | 0 | 85 |  | 80.39 | 0 | 0 | N2 | 2021-11-07 14:28 | 2021-11-07 15:03 | 35 | 2021-11-07 14:16 | 47 |  |  |  |  | N | [8 empty] | 5 | 0 | 23.76 | [16 empty] | 0.8 |  |  | 2.14 |  |  |  | 0.37 | 0.37 | A | [9 empty] | 1402 | 0 | 186 | 46 | 0 | 205 | 0 | 701 | 0 | 205 | 0 | 0 | 80 | 35 |  |  | 9 |  | 1
2021-11-07 | A67964 | 1 | 고탄소 | AE1055LS |  | Al 탈산 | B | 30 | 33 | 51700 | 74.42 | D | D | A |  | 1 | 1 |  | 1520 | 1542 | 4300 |  |  | 4300 | 50.83 | 10 | 84600 | 1588 | 360 | Y | 40 | 22 | [7 empty] | 김덕진 | 2 | [8 empty] | 0.05 | 165.7 | A |  | 1588 | 3 | 0.15 | 1547 | 1.24 | 63 | 27 | 128 | 2:08 | 25 | 28 | 103 | 0 |  | 0 |  | 600 | N2 | 2021-11-07 14:06 | 2021-11-07 14:36 | 30 | 2021-11-07 14:04 | 32 |  |  |  |  | Y |  |  |  | Y | [5 empty] | 0 | 183.75 | [23 empty] | 0 | 0 | A | [9 empty] | 0 | 0 | 763 | 0 | 0 | 165 | 0 | 649 | 0 | 452 | 0 | 0 | 115 | 47
2021-11-07 | B67399 | 2 | 저탄소 | 25MOCRS4HM3 |  | Si 탈산 | B | 21 | 86 | 49100 | 98.62 | D | A |  | A | 1 |  | 1 | 1555 | 1582 | 6800 |  |  | 6800 | 186.22 | 5 | 36515 | 1658 |  | Y | 40 | 35 | [7 empty] | 김규완 | 2 |  |  |  |  | Y |  |  |  | 0 | 210.47 | A |  | 1647 | 1 | 0.47 | 1570 | 1.7 | 62 | 27 | 314 | 5:14 | 18 | 19 | 0 | 86 |  | 64.61 | 0 | 0 | N2 VD도착 N% 1. 190PPM ↓ N2 2. 190PPM ↑ AR | 2021-11-07 15:26 | 2021-11-07 16:03 | 37 | 2021-11-07 15:04 | 59 |  |  |  |  | Y | [8 empty] | 4.5 | 13.07 | 5.34 | [23 empty] | 0.51 | 0.51 | A | [9 empty] | 1342 | 0 | 0 | 289 | 0 | 0 | 0 | 498 | 0 | 0 | 0 | 0 | 0 | 35 |  |  | 6 | 0
2021-11-07 | A67965 | 1 | 고탄소 | AE1055LS |  | Al 탈산 | B | 37 | 50 | 51100 | 83.68 | D | A | A |  | 1 | 1 |  | 1520 | 1579 | 4700 |  |  | 4700 | 46.3 | 12 | 101520 | 1599 |  | Y | 43 | 24 | [11 empty] | Y |  |  |  | 98.3 | 12-2 | 0.32 | 174.77 | A |  | 1599 | 3 | 0.15 | 1556 | 1.08 | 72 | 38 | 279 | 4:39 | 25 | 25 | 104 | 0 |  | 0 |  | 600 | N2 | 2021-11-07 15:12 | 2021-11-07 15:37 | 25 | 2021-11-07 15:10 | 27 |  |  |  |  | Y |  |  |  | Y | [5 empty] | 0 | 256.12 | [23 empty] | 1.52 | 0 | A | [9 empty] | 39 | 0 | 780 | 0 | 0 | 146 | 0 | 1193 | 0 | 689 | 0 | 0 | 213 | 9
2021-11-07 | B67400 | 2 | 저탄소 | 25MOCRS4HM3 |  | Si 탈산 | B | 31 | 86 | 49950 | 112.03 | A | A |  | A | 1 |  | 1 | 1555 | 1539 | 8600 |  |  | 8600 | 95.47 | 13 | 90081 | 1646 |  | Y | 53 | 46 | [7 empty] | 임현진 | 2 | [8 empty] | 0 | 265.38 | A |  | 1630 | 1 | 0.3 | 1569 | 1.29 | 61 | 26 | 347 | 5:47 | 18 | 19 | 0 | 87 |  | 56.57 | 0 | 0 | N2 VD도착 N% 1. 190PPM ↓ N2 2. 190PPM ↑ AR | 2021-11-07 16:36 | 2021-11-07 17:01 | 25 | 2021-11-07 16:18 | 43 |  |  |  |  | Y | [8 empty] | 4.5 | 11.93 | 5.01 | [23 empty] | 0.4 | 0.4 | A | [9 empty] | 1328 | 14 | 0 | 430 | 0 | 0 | 0 | 396 | 0 | 0 | 0 | 0 | 97 | 0 |  |  | 6 | 0
2021-11-07 | A67966 | 1 | 고탄소 | AE1055LS |  | Al 탈산 | B | 33 | 26 | 52600 | 88.75 | A | A | A |  | 1 | 1 |  | 1520 | 1596 | 3900 |  |  | 3900 | 46.1 | 10 | 84600 | 1599 |  | Y | 43 | 22 |  |  | A67963 |  |  |  |  | 조관훈 | 2 |  |  | Y |  |  |  | 98.95 | 12-8 | 0.32 | 147.98 | A |  | 1599 | 3 | 0.15 | 1556 | 0.98 | 72 | 42 | 186 | 3:06 | 25 | 26 | 105 | 0 |  | 0 |  | 600 | N2 | 2021-11-07 16:18 | 2021-11-07 16:32 | 14 | 2021-11-07 16:16 | 17 |  |  |  |  | Y |  |  |  | Y | [5 empty] | 0 | 281.05 | [23 empty] | 0.03 | 0 | A | [9 empty] | 0 | 0 | 730 | 28 | 0 | 155 | 0 | 894 | 0 | 594 | 0 | 0 | 144 | 39
2021-11-07 | A67967 | 1 | 고탄소 | AE1055LS |  | Al 탈산 | B | 35 | 32 | 0 | 75.15 | A | A | A |  | 1 | 1 |  | 1520 | 1570 | 4400 |  |  | 4400 | 43.34 | 12 | 101520 | 1580 |  | Y | 40 | 25 |  |  | A67964 |  |  |  |  | 조관훈 | 2 |  | Y |  |  |  |  | 156.85 |  | 1.18 | 185.87 | A |  | 1580 | 3 | 0.14 | 1575 | 0.14 | 91 | 40 | 306 | 5:06 | 25 | 25 | 106 | 0 |  | 0 |  | 600 | N2 | 2021-11-07 17:15 | 2021-11-07 17:29 | 15 | 2021-11-07 17:15 | 15 |  |  |  |  | Y |  |  |  | Y | [5 empty] | 0 | 20.09 | [23 empty] | 1.32 | 0 | A | [9 empty] | 84 | 0 | 853 | 0 | 0 | 182 | 0 | 796 | 0 | 646 | 0 | 0 | 175 | 56
2021-11-07 | B67401 | 2 | 저탄소 | 25MOCRS4HM3 |  | Si 탈산 | B | 16 | 14 | 55050 | 105.83 | A | A |  | A | 1 |  | 1 | 1555 | 1537 | 8800 |  |  | 8800 | 86.01 | 14 | 102315 | 1632 |  | Y | 49 | 45 | [7 empty] | 김규완 | 2 | [6 empty] | 106.65 | 13-9 | 0 | 197.89 | A |  | 1622 | 1 | 0.35 | 1563 | 1.42 | 55 | 21 | 181 | 3:01 | 18 | 20 | 0 | 88 |  | 30.55 | 0 | 0 | N2 VD도착 N% 1. 190PPM ↓ N2 2. 190PPM ↑ AR | 2021-11-07 17:49 | 2021-11-07 17:58 | 9 | 2021-11-07 17:31 | 28 |  |  |  |  | Y | [8 empty] | 4.5 | 7.36 | 2.83 | [23 empty] | 0.3 | 0.3 | B | [9 empty] | 1148 | 211 | 0 | 516 | 0 | 0 | 0 | 398 | 0 | 0 | 0 | 0 | 100 | 10 |  |  | 6 | 0
2021-11-07 | A67968 | 1 | 고탄소 | AE1055LS |  | Al 탈산 | B | 30 | 34 | 51500 | 79.2 | A | A | A |  | 1 | 1 |  | 1520 | 1568 | 4100 |  |  | 4100 | 40.39 | 12 | 101520 | 1573 |  | Y | 43 | 23 |  |  | A67965 |  |  |  |  | 조관훈 | 2 |  | Y |  |  |  |  | 108.6 | 13-7 | 0.01 | 163.04 | A |  | 1573 | 3 | 0.13 | 1540 | 0.94 | 56 | 30 | 168 | 2:48 | 25 | 25 | 107 | 0 |  | 0 |  | 600 | N2 | 2021-11-07 18:16 | 2021-11-07 18:29 | 14 | 2021-11-07 18:13 | 16 |  |  |  |  | Y |  |  |  | Y | [5 empty] | 0 | 197.63 | [23 empty] | 0.05 | 0 | A | [9 empty] | 46 | 0 | 830 | 34 | 0 | 163 | 0 | 794 | 0 | 596 | 0 | 0 | 156 | 36
2021-11-07 | B67402 | 2 | 저탄소 | 25MOCRS4HM3 |  | Si 탈산 | B | 6 | 1 | 53400 | 106.87 | A | A |  | A | 1 |  | 1 | 1555 | 1546 | 8100 |  |  | 8100 | 75.74 | 14 | 106943 | 1651 |  | Y | 47 | 40 | [7 empty] | 임현진 |  |  |  | Y |  |  |  | 105.8 | 14-2 | 0 | 167.64 | A |  | 1632 | 1 | 0.32 | 1568 | 1.49 | 60 | 22 | 289 | 4:49 | 18 | 19 | 0 | 89 |  | 38.04 | 0 | 0 | N2 VD도착 N% 1. 190PPM ↓ N2 2. 190PPM ↑ AR | 2021-11-07 18:52 | 2021-11-07 19:03 | 11 | 2021-11-07 18:32 | 31 |  |  |  |  | Y | [8 empty] | 4.5 | 8.16 | 3.84 | 대보수 | [19 empty] | 0.98 |  |  | 0.21 | 0.21 | B | [9 empty] | 833 | 371 | 0 | 375 | 0 | 0 | 0 | 402 | 0 | 0 | 0 | 0 | 101 | 11 |  |  | 6 | 0
2021-11-07 | A67969 | 1 | 고탄소 | AE1055LS |  | Al 탈산 | B | 1 | 1 | 54200 | 77.27 | A | A | A |  | 1 | 1 |  | 1520 | 1602 | 4300 |  |  | 4300 | 42.36 | 12 | 101520 | 1596 |  | Y | 40 | 25 |  |  | A67966 |  |  |  |  | 조관훈 | 2 |  | Y |  |  |  |  | 103.2 | 13-9 | 0 | 103.51 | A |  | 1596 | 3 | 0.14 | 1545 | 1.46 | 61 | 29 | 231 | 3:51 | 25 | 25 | 108 | 0 |  | 0 |  | 500 | N2 | 2021-11-07 19:09 | 2021-11-07 19:39 | 29 | 2021-11-07 19:07 | 31 |  |  |  |  | Y |  |  |  | Y | [5 empty] | 0 | 204.49 | [23 empty] | 0.02 | 0 | A | [9 empty] | 22 | 0 | 726 | 0 | 0 | 191 | 0 | 792 | 0 | 596 | 0 | 0 | 196 | 90
2021-11-07 | B67403 | 2 | 저탄소 | 25MOCRS4HM3 | 잔강최소화전 | Si 탈산 | B | 37 | 51 | 51050 | 100.97 | A | A |  | A | 1 |  | 1 | 1555 | 1544 | 8400 |  |  | 8400 | 74.03 | 16 | 113464 | 1649 |  | Y | 49 | 44 | [7 empty] | 임현진 | 2 | [6 empty] | 101.15 | 12-5 | 0 | 245.51 | A |  | 1647 | 1 | 0.34 | 1578 | 1.8 | 70 | 36 | 280 | 4:40 | 18 | 18 | 0 | 90 | 70 | 71.56 | 0 | 0 | N2 VD도착 N% 1. 190PPM ↓ N2 2. 190PPM ↑ AR | 2021-11-07 19:51 | 2021-11-07 20:04 | 13 | 2021-11-07 19:33 | 30 |  |  |  |  | Y | [8 empty] | 5 | 12.61 | 5.31 | [23 empty] | 0.23 | 0.23 | A | [9 empty] | 1429 | 33 | 0 | 481 | 0 | 0 | 0 | 398 | 0 | 0 | 0 | 0 | 103 | 0 |  |  | 6 | 0
2021-11-07 | A67970 | 1 | 중탄소 | 27SICRMOV6M | 잔강최소화 | Si 탈산 | B | 31 | 87 | 48900 | 106.75 | A | A |  | A | 1 |  | 1 | 1530 | 1570 | 8100 |  |  | 8100 | 85.46 | 14 | 94780 | 1650 |  | Y | 55 | 43 | [7 empty] | 조관훈 | 2 | [6 empty] | 111.8 | 12-8 | 274.25 | 17 | A |  | 1641 | 1 | 0.37 | 1580 | 1.56 | 86 | 39 | 259 | 4:19 | 18 | 19 | 0 | 91 |  | 121.44 | 0 | 0 | N2 | 2021-11-07 20:42 | 2021-11-07 21:18 | 36 | 2021-11-07 20:26 | 52 |  |  |  |  | N | [8 empty] | 5 | 0.25 | 31.54 | [20 empty] | 1.21 |  |  | 0.34 | 0.34 | B | [9 empty] | 335 | 2411 | 524 | 64 | 0 | 0 | 0 | 1831 | 0 | 0 | 0 | 0 | 567 | 68 |  |  | 6
2021-11-07 | B67404 | 2 | 고탄소 | AE1055LS | TUNDISH교체전 | Al 탈산 | B | 33 | 27 | 53050 | 94.25 | A | A | A |  | 1 | 1 |  | 1530 | 1544 | 6500 |  |  | 6500 | 76.77 | 11 | 84666 | 1605 |  | Y | 55 | 39 |  |  | A67967 | 07 |  |  |  | 임현진 | 2 |  |  | Y |  | Y |  | 99.35 | 12-8 | 32.14 | 63.16 | A |  | 1605 | 3 | 0.14 | 1557 | 1.3 | 73 | 40 | 219 | 3:39 | 25 | 25 | 109 | 0 |  | 0 |  | 600 | N2 | 2021-11-07 20:45 | 2021-11-07 20:51 | 6 | 2021-11-07 20:43 | 8 |  |  |  |  | Y |  |  |  | Y | [5 empty] | 0 | 211.51 | [23 empty] | 0.03 | 0 | A | [9 empty] | 0 | 0 | 0 | 0 | 0 | 202 | 0 | 1205 | 0 | 414 | 0 | 0 | 100 | 22
2021-11-07 | A67971 | 1 | 중탄소 | 27SICRMOV6M |  | Si 탈산 | B | 35 | 33 | 53000 | 88.07 | A | A |  | A | 1 |  | 1 | 1530 | 1543 | 6500 |  |  | 6500 | 73.86 | 13 | 88010 | 1625 |  | Y | 43 | 32 | [7 empty] | 조관훈 | 2 |  |  |  |  | Y |  | 94.8 | 12-2 | 207.58 | 4.78 | A |  | 1614 | 1 | 0.38 | 1553 | 1.74 | 59 | 19 | 307 | 5:07 | 18 | 19 | 0 | 92 |  | 141.63 | 0 | 0 | N2 | 2021-11-07 21:41 | 2021-11-07 22:29 | 48 | 2021-11-07 21:31 | 58 |  |  |  |  | N | [8 empty] | 5 | 0 | 33.11 | [20 empty] | 0.88 |  |  | 0 | 0 | B | [9 empty] | 0 | 1208 | 411 | 45 | 0 | 0 | 0 | 795 | 0 | 0 | 0 | 0 | 479 | 0
2021-11-07 | B67405 | 2 | 저탄소 | SCR420HB2 | TUNDISH교체 | Al 탈산 | B | 16 | 15 | 54000 | 88.63 | A | A | A |  | 1 | 1 |  | 1555 | 1556 | 8000 |  |  | 8000 | 94.55 | 10 | 84610 | 1654 |  | Y | 45 | 39 |  |  | A67968 | 07 |  |  |  | 임현진 | 2 |  |  | Y |  | Y |  |  |  | 0 | 144.77 | A |  | 1645 | 3 | 0.15 | 1607 | 0.95 | 98 | 37 | 1466 | 24:26 | 18 | 20 | 110 | 0 |  | 0 |  | 999 | N2 | 2021-11-07 21:44 | 2021-11-07 22:19 | 35 | 2021-11-07 21:40 | 39 |  |  |  |  | Y |  |  |  | Y | [5 empty] | 0 | 999 | [19 empty] | 2.29 |  |  |  | 0 | 6 | A | [9 empty] | 948 | 826 | 160 | 31 | 0 | 233 | 0 | 500 | 0 | 206 | 0 | 0 | 0 | 23 |  |  | 9 |  | 1
2021-11-07 | B67406 | 2 | 저탄소 | SCR420HB2 |  | Al 탈산 | B | 6 | 2 | 54600 | 86.02 | A | A | C |  | 1 | 1 |  | 1555 | 1574 | 6200 |  |  | 6200 | 61.06 | 12 | 101532 | 1630 |  | Y | 41 | 33 |  |  | A67969 | 07 |  |  |  | 임현진 | 2 |  |  | Y |  |  |  | 101 | 13-6 | 0 | 181.13 | A |  | 1626 | 3 | 0.15 | 1579 | 1.09 | 70 | 28 | 272 | 4:32 | 18 | 21 | 111 | 0 |  | 0 |  | 900 | N2 | 2021-11-07 22:45 | 2021-11-07 23:15 | 30 | 2021-11-07 22:43 | 32 |  |  |  |  | Y |  |  |  | Y | [5 empty] | 0 | 298.37 | [23 empty] | 6.35 | 11.65 | A | [9 empty] | 1016 | 851 | 0 | 133 | 0 | 195 | 0 | 598 | 0 | 205 | 0 | 0 | 0 | 21
2021-11-07 | A67972 | 1 | 중탄소 | 27SICRMOV6M |  | Si 탈산 | B | 30 | 35 | 52600 | 108.73 | A | C |  | C | 1 |  | 1 | 1530 | 1546 | 7200 |  |  | 7200 | 81.81 | 13 | 88010 | 1656 |  | Y | 45 | 38 | [7 empty] | 조관훈 | 2 | [6 empty] | 94.5 | 12-1 | 310.9 | 0 | A |  | 1634 | 1 | 0.32 | 1558 | 1.5 | 64 | 27 | 252 | 4:12 | 18 | 19 | 0 | 93 |  | 152.49 | 0 | 0 | N2 | 2021-11-07 23:09 | 2021-11-07 23:27 | 19 | 2021-11-07 22:47 | 40 | [14 empty] | 0 | 35.76 | [20 empty] | 1 |  |  | 0.43 | 0.43 | A | [9 empty] | 31 | 2035 | 480 | 57 | 0 | 0 | 0 | 796 | 0 | 0 | 0 | 0 | 296 | 10 |  |  | 6
2021-11-07 | B67407 | 2 | 저탄소 | SCR420HB2 |  | Al 탈산 | B | 1 | 2 | 56600 | 78.6 | C | C | C |  | 1 | 1 |  | 1555 | 1550 | 7000 |  |  | 7000 | 82.73 | 10 | 84610 | 1624 |  | Y | 44 | 36 | [7 empty] | 추창도 | 2 |  |  |  |  | Y |  | 101.3 | 13-6 | 0 | 206.24 | A |  | 1630 | 3 | 0.18 | 1586 | 1.26 | 77 | 25 | 299 | 4:59 | 18 | 18 | 112 | 0 |  | 0 |  | 850 | N2 | 2021-11-07 23:34 | 2021-11-08 00:13 | 40 | 2021-11-07 23:33 | 40 |  |  |  |  | Y |  |  |  | Y | [5 empty] | 0 | 274.3 | [23 empty] | 8.5 | 17.58 | A | [9 empty] | 1065 | 820 | 0 | 34 | 0 | 224 | 0 | 808 | 0 | 206 | 0 | 0 | 39 | 39
2021-11-07 | A67973 | 1 | 중탄소 | 27SICRMOV6M | TUNDISH교체전 | Si 탈산 | B | 37 | 52 | 50700 | 95.57 | C | C |  | C | 1 |  | 1 | 1530 | 1597 | 5900 |  |  | 5900 | 63.91 | 14 | 92324 | 1641 |  | Y | 46 | 36 | [7 empty] | 이호남 | 2 |  |  |  |  | Y |  |  |  | 288.81 | 0 | A |  | 1644 | 1 | 0.34 | 1580 | 1.53 | 86 | 38 | 892 | 14:52 | 18 | 19 | 0 | 94 | 150 | 94.8 | 0 | 0 | N2 | 2021-11-07 23:58 | 2021-11-08 00:33 | 35 | 2021-11-07 23:45 | 48 | [14 empty] | 0 | 24.15 | [20 empty] | 0.89 |  |  | 0.72 | 0.72 | A | [9 empty] | 34 | 2068 | 547 | 32 | 0 | 0 | 0 | 1049 | 0 | 0 | 0 | 0 | 232 | 34 |  |  | 6
2021-11-07 | A67974 | 1 | 저탄소 | SCR420HB2 |  | Al 탈산 | B | 32 | 1 | 53600 | 73.3 | C | C | C |  | 1 | 1 |  | 1540 | 1590 | 5300 |  |  | 5300 | 52.2 | 12 | 101532 | 1623 | 355 | Y | 42 | 30 | [7 empty] | 이호남 | 2 |  | Y |  |  |  |  | 97 | 13-2 | 0 | 195.92 | A |  | 1622 | 3 | 0.14 | 1575 | 1.52 | 66 | 16 | 319 | 5:19 | 18 | 20 | 113 | 0 |  | 0 |  | 700 | N2 | 2021-11-08 00:38 | 2021-11-08 01:17 | 39 | 2021-11-08 00:37 | 40 |  |  |  |  | Y |  |  |  | Y | [5 empty] | 0 | 199.55 | [20 empty] | 1.38 |  |  | 8.5 | 28.6 | A | [9 empty] | 981 | 755 | 0 | 9 | 0 | 220 | 0 | 498 | 0 | 398 | 0 | 0 | 98 | 9
2021-11-07 | B67408 | 2 | 저탄소 | SBC90B3 | TUNDISH교체 | Al 탈산 | B | 31 | 88 | 48800 | 106.9 | C | C | C |  | 1 | 1 |  | 1555 | 1515 | 10500 |  |  | 10500 | 115 | 13 | 91308 | 1647 |  | Y | 67 | 51 | A67971온도낮아8톤내려와처리 |  | B67405 | 05 |  |  |  | 추창도 | 2 |  | Y |  |  |  |  | 109.15 | 12-5 | 206.87 | 0 | A |  | 1642 | 3 | 0.19 | 1597 | 1.18 | 96 | 49 | 311 | 5:11 | 18 | 20 | 114 | 0 |  | 0 |  | 650 | AR | 2021-11-08 01:31 | 2021-11-08 02:14 | 43 | 2021-11-08 01:29 | 45 | [8 empty] | Y | [5 empty] | 148.39 | 72.12 | [19 empty] | 1.93 |  |  |  | 4.66 | 0 | A | [9 empty] | 1080 | 350 | 0 | 1123 | 0 | 235 | 0 | 1714 | 0 | 672 | 0 | 0 | 158 | 0 |  |  | 23 |  | 1
2021-11-07 | A67975 | 1 | 저탄소 | SCR420HB2 |  | Al 탈산 | B | 16 | 16 | 53900 | 83.48 | C | C |  | C | 1 |  | 1 | 1540 | 1576 | 6300 |  |  | 6300 | 62.05 | 12 | 101532 | 1627 |  | Y | 40 | 32 | [7 empty] | 이호남 | 2 |  | Y | [6 empty] | 0 | 175.48 | A |  | 1627 | 1 | 0.33 | 1572 | 1.72 | 63 | 19 | 341 | 5:41 | 18 | 18 | 0 | 95 |  | 32.16 | 0 | 0 | N2 | 2021-11-08 01:55 | 2021-11-08 02:12 | 18 | 2021-11-08 01:44 | 29 | [14 empty] | 0 | 10.78 | [23 empty] | 0 | 0 | B | [9 empty] | 1438 | 431 | 0 | 51 | 0 | 214 | 0 | 652 | 0 | 507 | 0 | 0 | 85 | 12
2021-11-07 | B67409 | 2 | 저탄소 | SBC90B3 |  | Al 탈산 | B | 33 | 28 | 0 | 124.67 | C | C |  | C | 1 |  | 1 | 1555 | 1583 | 9100 |  |  | 9100 | 88.2 | 13 | 103180 | 1661 |  | Y | 50 | 45 | [7 empty] | 추창도 | 2 |  |  |  |  | Y |  | 161.2 |  | 151.56 | 0 | A |  | 1648 | 1 | 0.36 | 1570 | 1.36 | 69 | 17 | 736 | 12:16 | 18 | 18 | 0 | 96 |  | 23.33 | 0 | 0 | AR | 2021-11-08 03:08 | 2021-11-08 03:24 | 17 | 2021-11-08 02:42 | 42 |  |  |  |  | N | [9 empty] | 13.23 | 0 | [20 empty] | 1.1 |  |  | 0.6 | 0.6 | A | [9 empty] | 1350 | 342 | 711 | 590 | 0 | 397 | 0 | 1723 | 0 | 415 | 0 | 0 | 87 | 22 |  |  | 17
2021-11-07 | A67976 | 1 | 저탄소 | SCR420HB2 |  | Al 탈산 | B | 6 | 3 | 54600 | 74.27 | C | C | C |  | 1 | 1 |  | 1540 | 1553 | 6500 |  |  | 6500 | 64.02 | 12 | 101532 | 1610 |  | Y | 41 | 33 | [7 empty] | 이호남 | 2 |  | Y |  |  |  |  | 106.1 | 14-2 | 0 | 206.44 | A |  | 1618 | 3 | 0.14 | 1578 | 1.25 | 69 | 27 | 284 | 4:44 | 18 | 19 | 115 | 0 |  | 0 |  | 800 | N2 | 2021-11-08 02:55 | 2021-11-08 03:16 | 20 | 2021-11-08 02:53 | 22 |  |  |  |  | Y |  |  |  | Y | [5 empty] | 0 | 197.37 | [23 empty] | 6.2 | 8.7 | A | [9 empty] | 1293 | 579 | 0 | 42 | 0 | 228 | 0 | 497 | 0 | 399 | 0 | 0 | 73 | 16
2021-11-07 | B67410 | 2 | 저탄소 | SBC90B3 |  | Al 탈산 | B | 35 | 34 | 53300 | 115.88 | C | C |  | C | 1 |  | 1 | 1555 | 1589 | 8100 |  |  | 8100 | 83.15 | 12 | 97412 | 1646 |  | Y | 53 | 40 | [7 empty] | 추창도 | 2 |  |  |  |  | Y |  | 109 | 13-7 | 229.95 | 0 | A |  | 1646 | 1 | 0.41 | 1571 | 1.43 | 70 | 32 | 460 | 7:40 | 18 | 19 | 0 | 97 |  | 39.39 | 0 | 0 | AR | 2021-11-08 04:04 | 2021-11-08 04:30 | 27 | 2021-11-08 03:42 | 48 |  |  |  |  | N | [8 empty] | 3 | 12.37 | 0 | [20 empty] | 0.97 |  |  | 0.69 | 0.69 | A | [9 empty] | 1338 | 296 | 702 | 238 | 0 | 432 | 0 | 1104 | 0 | 206 | 0 | 0 | 74 | 25 |  |  | 17
2021-11-07 | A67977 | 1 | 저탄소 | SCR420HB2 |  | Al 탈산 | B | 1 | 3 | 55200 | 73.53 | C | C | C |  | 1 | 1 |  | 1540 | 1549 | 5900 |  |  | 5900 | 58.11 | 12 | 101532 | 1617 |  | Y | 40 | 30 | [7 empty] | 이호남 | 2 | [6 empty] | 101.2 | 13-6 | 0 | 187.9 | A |  | 1616 | 3 | 0.16 | 1577 | 1.18 | 68 | 27 | 278 | 4:38 | 18 | 19 | 116 | 0 |  | 0 |  | 800 | N2 | 2021-11-08 03:51 | 2021-11-08 04:19 | 28 | 2021-11-08 03:50 | 29 |  |  |  |  | Y |  |  |  | Y | [5 empty] | 0 | 240.22 | [23 empty] | 6.2 | 12.32 | A | [9 empty] | 1282 | 522 | 0 | 49 | 0 | 221 | 0 | 498 | 0 | 399 | 0 | 0 | 0 | 11
2021-11-07 | B67411 | 2 | 저탄소 | SBC90B3 |  | Al 탈산 | B | 30 | 36 | 52400 | 123.12 | C | C |  | C | 1 |  | 1 | 1555 | 1559 | 8800 |  |  | 8800 | 89.89 | 12 | 97896 | 1650 |  | Y | 48 | 43 | [7 empty] | 추창도 | 2 |  |  |  |  | Y |  |  |  | 183.72 | 0 | A |  | 1645 | 1 | 0.39 | 1561 | 1.6 | 60 | 25 | 367 | 6:07 | 18 | 21 | 0 | 98 |  | 44.02 | 0 | 0 | AR | 2021-11-08 05:16 | 2021-11-08 05:37 | 21 | 2021-11-08 04:41 | 56 |  |  |  |  | N | [8 empty] | 4 | 13.89 | 0 | [23 empty] | 1.05 | 1.05 | B | [9 empty] | 1425 | 199 | 714 | 226 | 0 | 347 | 0 | 905 | 0 | 206 | 0 | 0 | 86 | 10 |  |  | 19
2021-11-07 | A67978 | 1 | 저탄소 | SCR420HB2 |  | Al 탈산 | B | 32 | 2 | 54900 | 68.9 | C | C | C |  | 1 | 1 |  | 1540 | 1564 | 5400 |  |  | 5400 | 63.82 | 10 | 84610 | 1618 |  | Y | 38 | 28 | [7 empty] | 이호남 | 2 |  | Y | [6 empty] | 0 | 107.48 | A |  | 1613 | 3 | 0.16 | 1572 | 1.32 | 63 | 20 | 272 | 4:32 | 18 | 18 | 117 | 0 |  | 0 |  | 600 | N2 | 2021-11-08 04:43 | 2021-11-08 05:18 | 36 | 2021-11-08 04:42 | 36 |  |  |  |  | Y |  |  |  | Y | [5 empty] | 0 | 187.39 | [23 empty] | 11.01 | 25.5 | A | [9 empty] | 1247 | 373 | 0 | 20 | 0 | 173 | 0 | 652 | 0 | 506 | 0 | 0 | 64 | 17
2021-11-07 | B67412 | 2 | 저탄소 | SBC90B3 |  | Al 탈산 | B | 37 | 53 | 50700 | 113.43 | C | C |  | D | 1 |  | 1 | 1555 | 1583 | 7000 |  |  | 7000 | 61.29 | 14 | 114212 | 1649 | 726 | Y | 51 | 37 | [15 empty] | 110.1 | 13-4 | 210.9 | 0 | A |  | 1633 | 1 | 0.43 | 1568 | 0 | 67 | 31 | 541 | 9:01 | 18 | 19 | 0 | 99 |  | 78.82 | 0 | 0 | AR | 2021-11-08 06:15 | 2021-11-08 06:40 | 26 | 2021-11-08 06:01 | 39 | [14 empty] | 23.56 | 0 | [20 empty] | 0.8 |  |  | 0.19 | 0.19 | A | [9 empty] | 1018 | 539 | 1019 | 312 | 0 | 420 | 0 | 1107 | 0 | 357 | 0 | 0 | 99 | 40 |  |  | 11
2021-11-07 | A67979 | 1 | 저탄소 | SCR420HB2 | 연주종료 | Al 탈산 | B | 16 | 17 | 54200 | 70.63 | C | C | C |  | 1 | 1 |  | 1540 | 1578 | 5000 |  |  | 5000 | 49.25 | 12 | 101532 | 1607 |  | Y | 40 | 29 | [7 empty] | 이호남 | 2 |  | Y |  |  |  |  | 99.15 | 12-10 | 0 | 165.48 | A |  | 1616 | 3 | 0.16 | 1579 | 1.19 | 70 | 0 | 367 | 6:07 | 18 | 19 | 118 | 0 |  | 0 |  | 999 | N2 | 2021-11-08 05:44 | 2021-11-08 07:10 | 29 | 2021-11-08 05:44 | 29 |  |  |  |  | Y |  |  |  | Y | [5 empty] | 0 | 204.11 | [23 empty] | 11.01 | 29.72 | A | [9 empty] | 1352 | 345 | 210 | 23 | 0 | 218 | 0 | 650 | 0 | 504 | 0 | 0 | 63 | 20
2021-11-07 | A67980 | 1 | 저탄소 | SNCM418VI |  | Al 탈산 | I | 6 | 4 | 53900 | 87.62 | C | D | D |  | 1 | 1 |  | 1545 | 1568 | 6400 |  |  | 6400 | 67.3 | 18 | 95100 | 1633 |  | INGOT | 45 | 30 | [7 empty] | 이호남 |  |  | Y |  |  |  |  | 101.4 | 13-6 | 118.81 | 0 | A |  | 1623 | 3 | 0.16 | 1584 | 0.93 | 76 |  | 267 | 4:27 | 20 | 20 | 119 | 0 |  | 0 |  | 600 | AR | 2021-11-08 06:59 |  | 36 | 2021-11-08 06:58 | [5 empty] | Y |  |  |  | Y | [5 empty] | 139.34 | 100.41 | [18 empty] | 0.9 |  |  |  |  | 12.67 | 30.37 | A | [9 empty] | 1082 | 88 | 0 | 0 | 0 | 174 | 0 | 498 | 0 | 425 | 0 | 0 | 0 | 0
2021-11-07 | B67413 | 2 | 저탄소 | SBC90B3 |  | Al 탈산 | B | 33 | 29 | 52950 | 119.18 | C | D |  | D | 1 |  | 1 | 1555 | 1568 | 8500 |  |  | 8500 | 86.83 | 12 | 97896 | 1652 |  | Y | 50 | 45 | [7 empty] | 김규완 | 2 |  |  |  |  | Y |  | 100.25 | 12-9 | 195.69 | 0 | A |  | 1629 | 1 | 0.49 | 1559 | 1.09 | 58 | 34 | 274 | 4:34 | 18 | 21 | 0 | 100 |  | 73.42 | 0 | 0 | AR | 2021-11-08 07:31 | 2021-11-08 07:46 | 15 | 2021-11-08 07:15 | 31 |  |  |  |  | Y | [8 empty] | 4 | 25.01 | 0 | [20 empty] | 0.6 |  |  | 0.19 | 0.19 | B | [9 empty] | 1336 | 299 | 811 | 367 | 0 | 297 | 0 | 911 | 0 | 206 | 0 | 0 | 51 | 0 |  |  | 24
2021-11-08 | A67981 | 1 | 저탄소 | SCM420C2 |  | Al 탈산 | I | 1 | 4 | 54900 | 104.85 | D | D |  | D | 1 |  | 1 | 1545 | 1604 | 6600 |  |  | 6600 | 68.32 | 14 | 96600 | 1670 |  | INGOT | 48 | 31 | [11 empty] | Y |  |  |  | 99.7 | 13-4 | 11.58 | 130.72 | A |  | 1668 | 1 | 0.5 | 1593 | 1.56 | 81 |  | 322 | 5:22 | 20 | 21 | 0 | 101 |  | 126.09 | 0 | 0 | N2 | 2021-11-08 08:15 |  | 20 | 2021-11-08 07:59 | [15 empty] | 0.03 | 34.13 | [18 empty] | 0.9 |  |  |  |  | 0.32 | 0.32 | B | [9 empty] | 985 | 267 | 0 | 41 | 0 | 222 | 0 | 445 | 0 | 197 | 0 | 0 | 0 | 10
2021-11-08 | B67414 | 2 | 저탄소 | SBC90B3 |  | Al 탈산 | B | 35 | 35 | 53000 | 115.2 | D | D |  | D | 1 |  | 1 | 1555 | 1552 | 9000 |  |  | 9000 | 78.8 | 14 | 114212 | 1659 |  | Y | 47 | 43 | [7 empty] | 김규완 | 2 |  |  |  |  | Y |  | 100.9 | 12-8 | 144.55 | 0 | A |  | 1641 | 1 | 0.52 | 1577 | 1.97 | 76 | 46 | 232 | 3:52 | 18 | 19 | 0 | 102 |  | 78.25 | 0 | 0 | AR | 2021-11-08 08:40 | 2021-11-08 08:49 | 9 | 2021-11-08 08:31 | 18 |  |  |  |  | Y | [8 empty] | 4 | 22.11 | 0.02 | [20 empty] | 0.69 |  |  | 0.23 | 0.23 | A | [9 empty] | 1671 | 0 | 0 | 1143 | 0 | 196 | 0 | 947 | 0 | 200 | 0 | 0 | 174 | 0 |  |  | 17
2021-11-08 | B67415 | 2 | 저탄소 | SBC90B3 |  | Al 탈산 | B | 30 | 37 | 52150 | 95.87 | D | D |  | D | 1 |  | 1 | 1555 | 1553 | 7900 |  |  | 7900 | 80.7 | 12 | 97896 | 1633 |  | Y | 45 | 38 |  |  | A67980 | 06 |  |  |  | 김규완 | 2 |  |  | Y |  | Y |  | 104.75 | 13-2 | 181.69 | 0 | A |  | 1625 | 1 | 0.5 | 1560 | 1.5 | 59 | 31 | 216 | 3:36 | 18 | 19 | 0 | 103 | 50 | 62.03 | 0 | 0 | AR | 2021-11-08 09:28 | 2021-11-08 09:53 | 25 | 2021-11-08 09:15 | 38 |  |  |  |  | Y | [8 empty] | 3 | 18.52 | 0 | [20 empty] | 0.65 |  |  | 0.2 | 0.2 | A | [9 empty] | 1654 | 0 | 163 | 1148 | 0 | 202 | 0 | 702 | 0 | 201 | 0 | 0 | 81 | 0 |  |  | 17
2021-11-08 | B67416 | 2 | 저탄소 | SBC90B3 |  | Al 탈산 | B | 37 | 54 | 51100 | 87.17 | D | D |  | D | 1 |  | 1 | 1555 | 1553 | 7500 |  |  | 7500 | 65.67 | 14 | 114212 | 1629 |  | Y | 42 | 35 | [7 empty] | 김규완 | 2 | [6 empty] | 106.7 | 12-10 | 237.58 | 0 | A |  | 1620 | 1 | 0.44 | 1563 | 1.39 | 62 | 25 | 209 | 3:29 | 18 | 19 | 0 | 104 |  | 77.95 | 0 | 0 | AR | 2021-11-08 10:20 | 2021-11-08 11:00 | 41 | 2021-11-08 10:10 | 51 |  |  |  |  | Y | [8 empty] | 4.5 | 19.22 | 0 | [20 empty] | 0.69 |  |  | 0.18 | 0.18 | A | [9 empty] | 1568 | 0 | 284 | 1012 | 0 | 207 | 0 | 944 | 0 | 206 | 0 | 0 | 167 | 0 |  |  | 13
2021-11-08 | B67417 | 2 | 저탄소 | SBC90B3 |  | Al 탈산 | B | 33 | 30 | 53500 | 93.93 | D | D |  | D | 1 |  | 1 | 1555 | 1560 | 7500 |  |  | 7500 | 76.61 | 12 | 97896 | 1627 | 360 | Y | 40 | 37 | [7 empty] | 김규완 | 2 | [6 empty] | 106.7 | 13-5 | 188.24 | 0 | A |  | 1621 | 1 | 0.43 | 1557 | 1.33 | 56 | 25 | 241 | 4:01 | 18 | 19 | 0 | 105 |  | 66.54 | 0 | 0 | AR | 2021-11-08 11:38 | 2021-11-08 12:04 | 26 | 2021-11-08 11:26 | 38 |  |  |  |  | Y | [8 empty] | 4 | 18.13 | 0 | [20 empty] | 0.66 |  |  | 0.16 | 0.16 | A | [9 empty] | 1589 | 0 | 131 | 1161 | 0 | 199 | 0 | 793 | 0 | 208 | 0 | 0 | 100 | 11 |  |  | 17
2021-11-08 | B67418 | 2 | 저탄소 | SBC90B3 |  | Al 탈산 | B | 35 | 36 | 53300 | 87.52 | D | D |  | D | 1 |  | 1 | 1555 | 1555 | 7200 |  |  | 7200 | 73.55 | 12 | 97896 | 1622 |  | Y | 39 | 35 | [7 empty] | 김규완 | 2 |  |  |  |  | Y |  | 100.2 | 12-7 | 177.37 | 0 | A |  | 1614 | 1 | 0.41 | 1559 | 1.24 | 58 | 29 | 204 | 3:24 | 18 | 19 | 0 | 106 | 85 | 79.97 | 0 | 0 | AR | 2021-11-08 12:42 | 2021-11-08 13:06 | 24 | 2021-11-08 12:31 | 35 |  |  |  |  | Y | [8 empty] | 4 | 18.97 | 0 | [20 empty] | 0.73 |  |  | 0.24 | 0.24 | A | [9 empty] | 1640 | 0 | 150 | 1082 | 0 | 199 | 0 | 793 | 0 | 209 | 0 | 0 | 100 | 0 |  |  | 15
2021-11-08 | A67982 | 1 | 고탄소 | STB2 | 연주시작 | Al 탈산 | B | 1 | 5 | 55400 | 100.1 | D | D | D |  | 1 | 1 |  | 1520 | 1533 | 8300 |  |  | 8300 | 114.67 | 9 | 72382 | 1605 |  | Y | 52 | 49 | [6 empty] | T/D 교체 첫번째 Heat | 김덕진 | 2 | [8 empty] | 275.91 | 0 | A |  | 1597 | 3 | 0.2 | 1543 | 1.13 | 87 | 39 | 299 | 4:59 | 25 | 25 | 1 | 0 |  | 0 |  | 500 | AR | 2021-11-08 12:57 | 2021-11-08 13:15 | 18 | 2021-11-08 12:57 | 19 |  |  |  |  | Y |  |  |  | Y | [5 empty] | 100.25 | 58.75 | [19 empty] | 2.11 | 1.53 |  |  | 21.19 | 30.37 | A | [9 empty] | 0 | 0 | 218 | 0 | 0 | 127 | 0 | 1285 | 0 | 996 | 0 | 0 | 410 | 28 |  |  |  |  | 1
2021-11-08 | B67419 | 2 | 저탄소 | SBC90B3 |  | Al 탈산 | B | 32 | 3 | 54100 | 95.62 | D | D |  | D | 1 |  | 1 | 1555 | 1556 | 7700 |  |  | 7700 | 78.65 | 12 | 97896 | 1633 |  | Y | 42 | 39 | [7 empty] | 김규완 | 2 |  |  |  |  | Y |  | 99 | 13-3 | 172.07 | 0 | A |  | 1626 | 1 | 0.43 | 1557 | 1.54 | 56 | 25 | 236 | 3:56 | 18 | 19 | 0 | 107 |  | 62.11 | 0 | 0 | AR | 2021-11-08 13:50 | 2021-11-08 14:09 | 19 | 2021-11-08 13:33 | 36 |  |  |  |  | Y | [8 empty] | 3.5 | 15.29 | 0 | [20 empty] | 0.85 |  |  | 0.15 | 0.15 | A | [9 empty] | 1592 | 26 | 226 | 1155 | 0 | 202 | 0 | 944 | 0 | 206 | 0 | 0 | 197 | 0 |  |  | 17
2021-11-08 | A67983 | 1 | 고탄소 | STB2 |  | Al 탈산 | B | 16 | 18 | 54200 | 83.43 | D | D | D |  | 1 | 1 |  | 1520 | 1563 | 4800 |  |  | 4800 | 51.57 | 11 | 93071 | 1565 | 360 | Y | 40 | 28 | [6 empty] | T/D 교체 2번째 Heat | 김덕진 | 2 | [6 empty] | 101.7 | 13-3 | 229.68 | 0 | A |  | 1557 | 3 | 0.2 | 1519 | 0.86 | 63 | 27 | 280 | 4:40 | 25 | 26 | 2 | 0 |  | 0 |  | 300 | AR | 2021-11-08 13:52 | 2021-11-08 14:14 | 23 | 2021-11-08 13:51 | 23 |  |  |  |  | Y |  |  |  | Y | [5 empty] | 93.42 | 75.28 | [20 empty] | 1.68 |  |  | 22.47 | 30.37 | A | [9 empty] | 0 | 0 | 267 | 0 | 0 | 128 | 0 | 497 | 0 | 553 | 0 | 0 | 69 | 10
2021-11-08 | B67420 | 2 | 저탄소 | SBC90B3 | TUNDISH교체전 | Al 탈산 | B | 37 | 55 | 51150 | 91.77 | D | A |  | A | 1 |  | 1 | 1555 | 1575 | 7500 |  |  | 7500 | 74.11 | 13 | 101198 | 1634 |  | Y | 42 | 39 | [7 empty] | 김규완 | 2 |  |  |  |  | Y |  | 100.95 | 12-4 | 91.85 | 0 | A |  | 1629 | 1 | 0.34 | 1567 | 1.38 | 66 | 39 | 182 | 3:02 | 18 | 19 | 0 | 108 |  | 25.54 | 0 | 0 | AR | 2021-11-08 14:51 | 2021-11-08 15:14 | 23 | 2021-11-08 14:36 | 38 |  |  |  |  | N | [8 empty] | 5 | 8.98 | 0 | [20 empty] | 1.18 |  |  | 0.09 | 0.09 | A | [9 empty] | 1681 | 0 | 0 | 1061 | 0 | 276 | 0 | 1142 | 0 | 205 | 0 | 0 | 100 | 20 |  |  | 17
2021-11-08 | A67984 | 1 | 고탄소 | STB2 |  | Al 탈산 | B | 6 | 5 | 54000 | 81.3 | D | A | A |  | 1 | 1 |  | 1520 | 1543 | 5600 |  |  | 5600 | 66.19 | 10 | 84610 | 1559 |  | Y | 44 | 33 | [15 empty] | 103.1 | 13-8 | 235.01 | 0 | A |  | 1559 | 3 | 0.2 | 1527 | 0.86 | 71 | 27 | 258 | 4:18 | 25 | 25 | 3 | 0 |  | 0 |  | 500 | AR | 2021-11-08 14:50 | 2021-11-08 15:16 | 26 | 2021-11-08 14:50 | 26 |  |  |  |  | Y |  |  |  | Y | [5 empty] | 0.1 | 0 | [20 empty] | 1.33 |  |  | 23.84 | 30.37 | A | [9 empty] | 0 | 0 | 260 | 0 | 0 | 127 | 0 | 497 | 0 | 399 | 0 | 0 | 98 | 59
2021-11-08 | B67421 | 2 | 중탄소 | AE1548M | TUNDISH교체 | Al 탈산 | B | 33 | 31 | 53600 | 94.78 | A | A |  | A | 1 |  | 1 | 1540 | 1553 | 7500 |  |  | 7500 | 77.03 | 12 | 97361 | 1661 |  | Y | 41 | 38 | [7 empty] | 임현진 | 2 | [6 empty] | 96.2 | 12-4 | 18.14 | 194.66 | A |  | 1660 | 1 | 0.39 | 1572 | 1.74 | 85 | 44 | 314 | 5:14 | 15 | 21 | 0 | 109 |  | 44.8 | 0 | 0 | N2 | 2021-11-08 15:58 | 2021-11-08 16:43 | 45 | 2021-11-08 15:42 | 61 |  |  |  |  | Y | [8 empty] | 4.5 | 0 | 19.64 | 수소측정 fault | [18 empty] | 2.04 | 1.05 |  |  | 0.47 | 0.47 | A | [9 empty] | 14 | 0 | 896 | 24 | 0 | 180 | 0 | 700 | 0 | 344 | 0 | 0 | 103 | 0 |  |  | 6 |  | 1
2021-11-08 | A67985 | 1 | 고탄소 | STB2 |  | Al 탈산 | B | 30 | 38 | 51200 | 89.92 | A | A | A |  | 1 | 1 |  | 1520 | 1586 | 4800 |  |  | 4800 | 47.28 | 12 | 101532 | 1569 |  | Y | 44 | 28 |  |  | A67982 |  |  |  |  | 조관훈 | 2 |  |  | Y |  |  |  | 106.75 | 13-4 | 232.36 | 0 | A |  | 1569 | 3 | 0.21 | 1519 | 1.11 | 63 | 29 | 286 | 4:46 | 25 | 26 | 4 | 0 |  | 0 |  | 500 | AR | 2021-11-08 15:56 | 2021-11-08 16:21 | 24 | 2021-11-08 15:55 | 26 |  |  |  |  | Y |  |  |  | Y | [5 empty] | 147.9 | 80.77 | [20 empty] | 1.255 |  |  | 25.4 | 30.37 | A | [9 empty] | 0 | 0 | 137 | 0 | 0 | 127 | 0 | 696 | 0 | 696 | 0 | 0 | 194 | 0
2021-11-08 | A67986 | 1 | 고탄소 | STB2 |  | Al 탈산 | B | 1 | 6 | 54200 | 86.38 | A | A | A |  | 1 | 1 |  | 1520 | 1537 | 6400 |  |  | 6400 | 63.03 | 12 | 101532 | 1562 |  | Y | 50 | 37 |  |  | A67983 |  |  |  |  | 조관훈 | 2 |  |  | Y |  |  |  | 103.55 | 13-8 | 202.11 | 0 | A |  | 1562 | 3 | 0.17 | 1527 | 1 | 71 | 31 | 205 | 3:25 | 25 | 26 | 5 | 0 |  | 0 |  | 400 | AR | 2021-11-08 16:57 | 2021-11-08 17:27 | 29 | 2021-11-08 16:55 | 32 |  |  |  |  | Y |  |  |  | Y | [5 empty] | 117.23 | 31.19 | [20 empty] | 0.956 |  |  | 0 | 0 | A | [9 empty] | 0 | 54 | 178 | 0 | 0 | 125 | 0 | 695 | 0 | 696 | 0 | 0 | 147 | 44
2021-11-08 | B67422 | 2 | 중탄소 | AE1548M |  | Al 탈산 | B | 35 | 37 | 52800 | 85.7 | A | A |  | A | 1 |  | 1 | 1540 | 1546 | 6200 |  |  | 6200 | 65.14 | 11 | 95183 | 1624 |  | Y | 40 | 35 | [7 empty] | 임현진 | 2 |  |  |  |  | Y |  | 96.2 | 12-3 | 0 | 238.29 | A |  | 1616 | 1 | 0.42 | 1561 | 1.35 | 74 | 31 | 313 | 5:13 | 15 | 16 | 0 | 110 |  | 51.76 | 0 | 0 | N2 | 2021-11-08 17:01 | 2021-11-08 17:47 | 46 | 2021-11-08 16:49 | 58 |  |  |  |  | Y | [8 empty] | 4.5 | 0 | 13.92 | [20 empty] | 1.25 |  |  | 0.52 | 0.52 | A | [9 empty] | 27 | 0 | 568 | 17 | 0 | 188 | 0 | 400 | 0 | 203 | 0 | 0 | 0 | 0
2021-11-08 | A67987 | 1 | 고탄소 | STB2 |  | Al 탈산 | B | 16 | 19 | 53400 | 79.03 | A | A | A |  | 1 | 1 |  | 1520 | 1558 | 5600 |  |  | 5600 | 66.19 | 10 | 84610 | 1562 |  | Y | 41 | 31 |  |  | A67984 |  |  |  |  | 조관훈 | 2 |  |  | Y |  |  |  | 106 | 13-7 | 151.84 | 0 | A |  | 1562 | 3 | 0.18 | 1528 | 0.92 | 72 | 28 | 262 | 4:22 | 25 | 25 | 6 | 0 |  | 0 |  | 400 | AR | 2021-11-08 17:52 | 2021-11-08 18:32 | 39 | 2021-11-08 17:50 | 42 |  |  |  |  | Y |  |  |  | Y | [5 empty] | 120.08 | 37.23 | [20 empty] | 0.847 |  |  | 0.03 | 0 | A | [9 empty] | 0 | 0 | 291 | 0 | 0 | 128 | 0 | 794 | 0 | 696 | 0 | 0 | 134 | 31
2021-11-08 | B67423 | 2 | 중탄소 | AE1548M |  | Al 탈산 | B | 32 | 4 | 54600 | 90.38 | A | A |  | A | 1 |  | 1 | 1540 | 1592 | 0 |  |  | 0 | 0 | 11 | 95183 | 1609 |  | Y | 43 | 35 | [7 empty] | 임현진 | 2 | [6 empty] | 98.4 | 13-3 | 8.2 | 43.98 | A |  | 1604 | 1 | 0.41 | 1558 | 1.14 | 71 | 29 | 287 | 4:47 | 15 | 16 | 0 | 111 |  | 42.65 | 0 | 0 | N2 | 2021-11-08 18:08 | 2021-11-08 18:49 | 40 | 2021-11-08 17:55 | 53 |  |  |  |  | Y | [8 empty] | 5 | 0 | 12.63 | [20 empty] | 1.343 |  |  | 0.34 | 0.34 | A | [9 empty] | 0 | 0 | 403 | 23 | 0 | 182 | 0 | 398 | 0 | 207 | 0 | 0 | 0 | 32 |  |  | 6
2021-11-08 | A67988 | 1 | 고탄소 | STB2 |  | Al 탈산 | B | 6 | 6 | 53700 | 95.92 | A | A | A |  | 1 | 1 |  | 1520 | 1539 | 6500 |  |  | 6500 | 64.02 | 12 | 101532 | 1560 |  | Y | 50 | 36 |  |  | A67985 |  |  |  |  | 조관훈 | 2 |  |  | Y |  |  |  | 103.6 | 13-8 | 175.31 | 0 | A |  | 1560 | 3 | 0.17 | 1525 | 0.78 | 69 | 29 | 265 | 4:25 | 25 | 25 | 7 | 0 |  | 0 |  | 400 | AR | 2021-11-08 19:06 | 2021-11-08 19:36 | 30 | 2021-11-08 19:06 | 30 |  |  |  |  | Y |  |  |  | Y | [5 empty] | 120.72 | 88.66 | [20 empty] | 0.837 |  |  | 1.79 | 0 | A | [9 empty] | 0 | 0 | 246 | 23 | 0 | 126 | 0 | 793 | 0 | 698 | 0 | 0 | 143 | 75
2021-11-08 | B67424 | 2 | 중탄소 | AE1548M |  | Al 탈산 | B | 37 | 56 | 50550 | 97.33 | A | A |  | A | 1 |  | 1 | 1540 | 1529 | 7200 |  |  | 7200 | 83.21 | 10 | 86530 | 1608 |  | Y | 46 | 39 |  |  | B67421 | 05 |  |  |  | 임현진 | 2 |  |  | Y |  |  |  | 106.25 | 12-9 | 14.79 | 247.57 | A |  | 1600 | 1 | 0.41 | 1552 | 1.1 | 65 | 36 | 293 | 4:53 | 15 | 16 | 0 | 112 |  | 35.78 | 0 | 0 | N2 | 2021-11-08 19:39 | 2021-11-08 19:52 | 13 | 2021-11-08 19:27 | 25 |  |  |  |  | Y | [8 empty] | 4.5 | 0 | 11.06 | [20 empty] | 0.918 |  |  | 0.4 | 0.4 | A | [9 empty] | 19 | 0 | 734 | 13 | 0 | 188 | 0 | 400 | 0 | 204 | 0 | 0 | 0 | 0 |  |  | 6
2021-11-08 | A67989 | 1 | 고탄소 | STB2 |  | Al 탈산 | B | 30 | 39 | 51700 | 98.92 | A | A | A |  | 1 | 1 |  | 1520 | 1530 | 6200 |  |  | 6200 | 61.06 | 12 | 101532 | 1561 |  | Y | 47 | 35 |  |  | A67986 |  |  |  |  | 조관훈 | 2 |  |  | Y |  |  |  | 108.8 | 13-6 | 158.66 | 0 | A |  | 1553 | 3 | 0.17 | 1525 | 0.55 | 69 | 33 | 267 | 4:27 | 25 | 25 | 8 | 0 |  | 0 |  | 400 | AR | 2021-11-08 20:07 | 2021-11-08 20:41 | 33 | 2021-11-08 20:06 | 35 |  |  |  |  | Y |  |  |  | Y | [5 empty] | 120.53 | 122.32 | [20 empty] | 0.97 |  |  | 3.25 | 0 | A | [9 empty] | 0 | 31 | 286 | 9 | 0 | 125 | 0 | 697 | 0 | 698 | 0 | 0 | 98 | 40
2021-11-08 | B67425 | 2 | 중탄소 | AE1548M | 잔강최소화전 | Al 탈산 | B | 33 | 32 | 52650 | 76.62 | A | A |  | A | 1 |  | 1 | 1540 | 1541 | 6000 |  |  | 6000 | 63.5 | 12 | 94494 | 1606 |  | Y | 36 | 33 |  |  | B67422 | 05 |  |  |  | 임현진 | 2 |  | Y |  |  | Y |  | 105.35 | 13-4 | 0 | 194.53 | A |  | 1607 | 1 | 0.41 | 1563 | 1.42 | 76 | 35 | 262 | 4:22 | 15 | 16 | 0 | 113 | 80 | 54.45 | 0 | 0 | N2 | 2021-11-08 20:29 | 2021-11-08 21:05 | 36 | 2021-11-08 20:20 | 46 | [14 empty] | 0 | 12.48 | [20 empty] | 1.12 |  |  | 0 | 0 | A | [9 empty] | 0 | 0 | 1358 | 32 | 0 | 197 | 0 | 402 | 0 | 205 | 0 | 0 | 0 | 8
2021-11-08 | A67990 | 1 | 고탄소 | STB2 |  | Al 탈산 | B | 1 | 7 | 54700 | 83.2 | A | A | A |  | 1 | 1 |  | 1520 | 1567 | 5200 |  |  | 5200 | 51.22 | 12 | 101532 | 1550 |  | Y | 44 | 29 |  |  | A67987 |  |  |  |  | 조관훈 | 2 |  |  | Y |  |  |  | 102.15 | 13-6 | 138.26 | 0 | A |  | 1550 | 3 | 0.17 | 1522 | 0.72 | 66 | 27 | 309 | 5:09 | 25 | 25 | 9 | 0 |  | 0 |  | 400 | AR | 2021-11-08 21:09 | 2021-11-08 21:48 | 39 | 2021-11-08 21:09 | 39 |  |  |  |  | Y |  |  |  | Y | [5 empty] | 0.13 | 0 | [20 empty] | 0.861 |  |  | 4.69 | 0 | A | [9 empty] | 0 | 24 | 224 | 31 | 0 | 127 | 0 | 696 | 0 | 700 | 0 | 0 | 146 | 56
2021-11-08 | B67426 | 2 | 고탄소 | SM58CM2 | 잔강최소화 | Si 탈산 | B | 35 | 38 | 53000 | 100.55 | A | A |  | A | 1 |  | 1 | 1530 | 1531 | 7500 |  |  | 7500 | 80.22 | 16 | 93488 | 1635 |  | Y | 51 | 39 | P OVER로 강종변경. 작업지연 |  | B67423 | 05 |  |  |  | 임현진 | 2 |  | Y |  |  |  |  | 102.6 | 12-9 | 1.14 | 166.02 | A |  | 1620 | 1 | 0.39 | 1568 | 0 | 84 | 33 | 318 | 5:18 | 15 | 15 | 0 | 114 |  | 44.61 | 0 | 0 | N2 | 2021-11-08 21:52 | 2021-11-08 22:27 | 35 | 2021-11-08 21:36 | 51 | [14 empty] | 0 | 11.14 | [23 empty] | 0.94 | 0.94 | B | [9 empty] | 0 | 0 | 398 | 0 | 0 | 102 | 0 | 799 | 0 | 204 | 0 | 0 | 98 | 13
2021-11-08 | A67991 | 1 | 고탄소 | STB2 |  | Al 탈산 | B | 16 | 20 | 53200 | 89.72 | A | A | C |  | 1 | 1 |  | 1520 | 1573 | 5100 |  |  | 5100 | 50.23 | 12 | 101532 | 1566 |  | Y | 46 | 28 |  |  | A67988 |  |  |  |  | 조관훈 | 2 |  |  | Y |  |  |  | 105.5 | 13-7 | 163.58 | 0 | A |  | 1554 | 3 | 0.18 | 1520 | 0.79 | 64 | 29 | 248 | 4:08 | 25 | 25 | 10 | 0 |  | 0 |  | 400 | AR | 2021-11-08 22:14 | 2021-11-08 22:51 | 37 | 2021-11-08 22:13 | 38 |  |  |  |  | Y |  |  |  | Y | [5 empty] | 119.23 | 78.24 | [20 empty] | 0.847 |  |  | 6.21 | 0 | A | [9 empty] | 0 | 30 | 252 | 0 | 0 | 127 | 0 | 696 | 0 | 691 | 0 | 0 | 167 | 30
2021-11-08 | B67427 | 2 | 고탄소 | SM58CM2 |  | Si 탈산 | B | 32 | 5 | 54550 | 101.63 | A | C |  | C | 1 |  | 1 | 1530 | 1557 | 5700 |  |  | 5700 | 57.87 | 15 | 98499 | 1615 |  | Y | 38 | 33 |  |  | B67424 | 05 |  |  |  | 임현진 | 2 |  |  | Y |  |  |  | 102.55 | 13-7 | 0 | 170.71 | A |  | 1602 | 1 | 0.41 | 1542 | 1.04 | 58 | 30 | 329 | 5:29 | 15 | 16 | 0 | 115 |  | 53.56 | 0 | 0 | N2 | 2021-11-08 23:05 | 2021-11-08 23:27 | 22 | 2021-11-08 22:49 | 38 | [14 empty] | 0 | 15.29 | [23 empty] | 1.08 | 1.08 | A | [9 empty] | 92 | 0 | 409 | 22 | 0 | 0 | 0 | 650 | 0 | 207 | 0 | 0 | 186 | 66 |  |  | 4
2021-11-08 | A67992 | 1 | 고탄소 | STB2 |  | Al 탈산 | B | 6 | 7 | 52700 | 86.58 | A | C | C |  | 1 | 1 |  | 1520 | 1543 | 5400 |  |  | 5400 | 53.19 | 12 | 101532 | 1560 |  | Y | 42 | 31 |  |  | A67989 |  |  |  |  | 조관훈 | 2 |  |  | Y |  |  |  | 99.95 | 13-4 | 199.05 | 0 | A |  | 1557 | 3 | 0.18 | 1513 | 1 | 57 | 23 | 262 | 4:22 | 25 | 25 | 11 | 0 |  | 0 |  | 400 | AR | 2021-11-08 23:20 | 2021-11-08 23:56 | 36 | 2021-11-08 23:19 | 37 |  |  |  |  | Y |  |  |  | Y | [5 empty] | 120.07 | 82.24 | [20 empty] | 0.882 |  |  | 10.08 | 0 | A | [9 empty] | 0 | 40 | 212 | 33 | 0 | 126 | 0 | 716 | 0 | 651 | 0 | 0 | 97 | 31
2021-11-08 | B67428 | 2 | 고탄소 | SM58CM2 | TUNDISH교체전 | Si 탈산 | B | 37 | 57 | 50800 | 95.37 | C | C |  | C | 1 |  | 1 | 1530 | 1587 | 4800 |  |  | 4800 | 59.78 | 12 | 80298 | 1621 |  | Y | 46 | 28 |  |  | B67425 | 03 |  |  |  | 추창도 | 2 |  |  |  |  | Y |  | 101.6 | 12-4 | 3.64 | 130.96 | A |  | 1608 | 1 | 0.39 | 1548 | 1.35 | 64 | 33 | 328 | 5:28 | 15 | 18 | 0 | 116 |  | 57.49 | 0 | 0 | N2 | 2021-11-08 23:59 | 2021-11-09 00:30 | 30 | 2021-11-08 23:47 | 43 |  |  |  |  | Y | [8 empty] | 5 | 0 | 15.28 | [23 empty] | 1 | 1 | A | [9 empty] | 0 | 0 | 144 | 100 | 0 | 0 | 0 | 1207 | 0 | 155 | 0 | 0 | 214 | 80 |  |  | 3
2021-11-08 | A67993 | 1 | 고탄소 | STB2 |  | Al 탈산 | B | 30 | 40 | 51500 | 78.35 | C | C | C |  | 1 | 1 |  | 1520 | 1564 | 4400 |  |  | 4400 | 43.34 | 12 | 101532 | 1557 |  | Y | 40 | 25 | [7 empty] | 이호남 | 2 |  |  | Y |  |  |  | 106.75 | 13-3 | 204.91 | 0 | A |  | 1554 | 3 | 0.18 | 1520 | 0.89 | 64 | 26 | 253 | 4:13 | 25 | 25 | 12 | 0 |  | 0 |  | 400 | AR | 2021-11-09 00:16 | 2021-11-09 00:55 | 40 | 2021-11-09 00:15 | 40 |  |  |  |  | Y |  |  |  | Y | [5 empty] | 114.4 | 45.94 | [20 empty] | 1.046 |  |  | 13.93 | 0 | B | [9 empty] | 0 | 34 | 284 | 34 | 0 | 128 | 0 | 716 | 0 | 650 | 0 | 0 | 96 | 21
2021-11-08 | B67429 | 2 | 중탄소 | SM45CB | TUNDISH교체 | Si 탈산 | B | 33 | 33 | 52950 | 102.78 | C | C |  | C | 1 |  | 1 | 1540 | 1566 | 7300 |  |  | 7300 | 83.17 | 15 | 87775 | 1651 |  | Y | 49 | 39 |  |  | B67426 | 03 |  |  |  | 추창도 | 2 |  |  | Y |  | Y |  | 97.25 | 12-5 | 0 | 281.96 | A |  | 1648 | 1 | 0.39 | 1574 | 1.5 | 81 | 35 | 471 | 7:51 | 14 | 20 | 0 | 117 |  | 45.69 | 0 | 0 | N2 | 2021-11-09 01:09 | 2021-11-09 01:51 | 42 | 2021-11-09 00:58 | 54 |  |  |  |  | N | [9 empty] | 0 | 14.54 | [16 empty] | 1 |  |  | 2.05 |  |  |  | 0.32 | 0.32 | A | [9 empty] | 0 | 0 | 338 | 15 | 0 | 220 | 0 | 812 | 0 | 316 | 0 | 0 | 51 | 25 |  |  | 9 |  | 1
2021-11-08 | A67994 | 1 | 고탄소 | STB2 |  | Al 탈산 | B | 1 | 8 | 54100 | 78.15 | C | C | C |  | 1 | 1 |  | 1520 | 1540 | 4800 |  |  | 4800 | 56.73 | 10 | 84610 | 1558 |  | Y | 40 | 27 | [7 empty] | 이호남 | 2 |  | Y |  |  |  |  | 100.2 | 13-4 | 184.16 | 0 | A |  | 1551 | 3 | 0.17 | 1514 | 0.97 | 58 | 23 | 254 | 4:14 | 25 | 25 | 13 | 0 |  | 0 |  | 350 | AR | 2021-11-09 01:32 | 2021-11-09 02:01 | 29 | 2021-11-09 01:31 | 30 |  |  |  |  | Y |  |  |  | Y | [5 empty] | 104.26 | 45.42 | [20 empty] | 1.216 |  |  | 17.2 | 0 | A | [9 empty] | 0 | 34 | 287 | 22 | 0 | 128 | 0 | 496 | 0 | 396 | 0 | 0 | 0 | 34
2021-11-08 | B67430 | 2 | 중탄소 | SM45CB |  | Si 탈산 | B | 35 | 39 | 53200 | 100.93 | C | C |  | C | 1 |  | 1 | 1540 | 1556 | 5500 |  |  | 5500 | 34.88 | 19 | 157668 | 1624 |  | Y | 40 | 31 |  |  | B67427 | 03 |  |  |  | 추창도 | 2 | [6 empty] | 103.8 | 12-10 | 0.22 | 236.32 | A |  | 1615 | 1 | 0.38 | 1550 | 1.34 | 57 | 22 | 355 | 5:55 | 14 | 16 | 0 | 118 |  | 75.94 | 0 | 0 | N2 | 2021-11-09 02:19 | 2021-11-09 02:55 | 36 | 2021-11-09 01:56 | 59 |  |  |  |  | N | [8 empty] | 4 | 0 | 17.82 | [23 empty] | 1.04 | 1.04 | A | [9 empty] | 0 | 0 | 0 | 13 | 0 | 196 | 0 | 599 | 0 | 205 | 0 | 0 | 119 | 37 |  |  | 4
2021-11-08 | A67995 | 1 | 고탄소 | STB2 | TUNDISH교체전 | Al 탈산 | B | 16 | 21 | 53100 | 80.82 | C | C | C |  | 1 | 1 |  | 1520 | 1536 | 5400 |  |  | 5400 | 63.96 | 10 | 84429 | 1564 |  | Y | 41 | 31 | [7 empty] | 이호남 | 2 |  |  | Y |  |  |  | 102.35 | 13-3 | 158.17 | 0 | A |  | 1559 | 3 | 0.17 | 1524 | 0.88 | 68 | 32 | 260 | 4:20 | 25 | 25 | 14 | 0 |  | 0 |  | 400 | AR | 2021-11-09 02:32 | 2021-11-09 03:00 | 28 | 2021-11-09 02:32 | 29 |  |  |  |  | Y |  |  |  | Y | [5 empty] | 120.65 | 54.11 | [20 empty] | 1.121 |  |  | 20.73 | 0 | A | [9 empty] | 0 | 0 | 254 | 10 | 0 | 127 | 0 | 870 | 0 | 667 | 0 | 0 | 257 | 15
2021-11-08 | B67431 | 2 | 중탄소 | SM45C |  | Si 탈산 | B | 32 | 6 | 54800 | 108.83 | C | C |  | C | 1 |  | 1 | 1540 | 1581 | 4900 |  |  | 4900 | 115.13 | 5 | 42560 | 1628 |  | Y | 36 | 29 |  |  | B67428 | 03 |  |  |  | 추창도 | 2 | [6 empty] | 99.2 | 13-3 | 0.26 | 64.81 | A |  | 1620 | 1 | 0.39 | 1551 | 1.34 | 58 | 23 | 344 | 5:44 | 15 | 16 | 0 | 119 |  | 60.19 | 0 | 0 | N2 | 2021-11-09 03:32 | 2021-11-09 04:03 | 31 | 2021-11-09 02:57 | 66 |  |  |  |  | N | [8 empty] | 5 | 0 | 16.38 | [23 empty] | 2.99 | 2.99 | A | [9 empty] | 0 | 0 | 0 | 0 | 0 | 212 | 0 | 703 | 0 | 200 | 0 | 0 | 107 | 38 |  |  | 4
2021-11-08 | A67996 | 1 | 중탄소 | 31CRMOV9M3 | TUNDISH교체 | Si 탈산 | B | 6 | 8 | 53500 | 91.53 | C | C | C |  | 1 | 1 |  | 1530 | 1531 | 9400 |  |  | 9400 | 94.57 | 12 | 99398 | 1644 |  | Y | 50 | 43 | [7 empty] | 이호남 | 2 |  | Y |  |  |  |  | 100.55 | 13-4 | 0 | 132.21 | A |  | 1639 | 3 | 0.2 | 1589 | 1.22 | 90 | 33 | 276 | 4:36 | 18 | 20 | 15 | 0 |  | 0 |  | 500 | N2 | 2021-11-09 03:50 | 2021-11-09 04:28 | 38 | 2021-11-09 03:49 | 39 |  |  |  |  | N |  |  |  | Y | [5 empty] | 0 | 239.09 | [19 empty] | 1.8 |  |  |  | 21.78 | 3.02 | A | [9 empty] | 1451 | 2162 | 225 | 28 | 0 | 0 | 0 | 748 | 0 | 552 | 0 | 0 | 109 | 48 |  |  |  |  | 1
2021-11-08 | B67432 | 2 | 중탄소 | SM45C |  | Si 탈산 | B | 37 | 58 | 50950 | 97.23 | C | C |  |  | 1 |  | 1 | 1540 | 1543 | 5500 |  |  | 5500 | 53.85 | 12 | 102144 | 1613 |  | Y | 42 | 31 | [7 empty] | 추창도 | 2 |  |  |  |  | Y |  | 102.85 | 12-5 | 0.24 | 98.96 | A |  |  | 1 | 0.43 | 1548 |  | 55 | 24 | 520 | 8:40 | 15 | 15 |  |  |  | 0 | 0 |  | N2 | 2021-11-09 04:41 | 2021-11-09 05:08 | 27 | 2021-11-09 04:25 | 43 | [14 empty] | 0 | 0.2 | [23 empty] | 0.8 | 0.8 | A | [9 empty] | 0 | 0 | 253 | 21 | 0 | 245 | 0 | 503 | 0 | 201 | 0 | 0 | 91 | 38
2021-11-08 | A67997 | 1 | 중탄소 | 31CRMOV9M3 |  | Si 탈산 | B | 30 | 41 | 51200 | 98.05 | C | C | C |  | 1 | 1 |  | 1530 | 1549 | 7600 |  |  | 7600 | 83.64 | 13 | 90866 | 1602 | 360 | Y | 48 | 37 | [7 empty] | 이호남 | 2 |  | Y |  |  |  |  | 108.9 | 13-5 | 0 | 167.83 | A |  | 1608 | 3 | 0.2 | 1568 | 0.91 | 69 | 28 | 266 | 4:26 | 18 | 28 | 16 | 0 |  | 0 |  | 350 | N2 | 2021-11-09 05:09 | 2021-11-09 05:31 | 22 | 2021-11-09 05:03 | 28 |  |  |  |  | N |  |  |  | Y | [5 empty] | 19.81 | 168.98 | [23 empty] | 22.44 | 16.43 | A | [9 empty] | 1795 | 2165 | 259 | 0 | 0 | 0 | 0 | 498 | 0 | 428 | 0 | 0 | 0 | 42
2021-11-08 | B67433 | 2 | 중탄소 | SM45C |  | Si 탈산 | B | 33 | 34 | 52450 | 88.23 | C | C |  | C | 1 |  | 1 | 1540 | 1571 | 5500 |  |  | 5500 | 56.09 | 12 | 98049 | 1600 |  | Y | 38 | 32 | [7 empty] | 추창도 | 2 |  |  |  |  | Y |  | 94.65 | 12-2 | 2.09 | 55.34 | A |  | 1617 | 1 | 0.38 | 1546 | 1.59 | 53 | 26 | 367 | 6:07 | 15 | 20 | 0 | 121 | 190 | 145.85 | 0 | 0 | N2 | 2021-11-09 06:02 | 2021-11-09 06:16 | 13 | 2021-11-09 05:50 | 25 | [14 empty] | 0 | 37.95 | [23 empty] | 0.48 | 0.48 | B | [9 empty] | 0 | 0 | 319 | 30 | 0 | 232 | 0 | 500 | 0 | 206 | 0 | 0 | 134 | 125 |  |  | 4
2021-11-08 | A67998 | 1 | 중탄소 | 31CRMOV9M3 |  | Si 탈산 | B | 1 | 9 | 54500 | 83.12 | C | C | D |  | 1 | 1 |  | 1530 | 1570 | 7000 |  |  | 7000 | 68.06 | 14 | 102846 | 1616 |  | Y | 42 | 36 | [7 empty] | 이호남 | 2 |  | Y |  |  |  |  | 100.25 | 13-3 | 0 | 219.26 | A |  | 1609 | 3 | 0.19 | 1566 | 1.08 | 67 | 22 | 281 | 4:41 | 18 | 22 | 17 | 0 |  | 0 |  | 350 | N2 | 2021-11-09 06:04 | 2021-11-09 06:38 | 34 | 2021-11-09 06:02 | 36 |  |  |  |  | N |  |  |  | Y | [5 empty] | 11.98 | 163.58 | [23 empty] | 26.78 | 16.43 | A | [9 empty] | 2580 | 1270 | 315 | 0 | 0 | 0 | 0 | 498 | 0 | 429 | 0 | 0 | 0 | 35
2021-11-08 | B67434 | 2 | 중탄소 | SM45C |  | Si 탈산 | B | 35 | 40 | 53150 | 87.35 | C | D |  | D | 1 |  | 1 | 1540 | 1552 | 5300 |  |  | 5300 | 56.6 | 11 | 93632 | 1614 |  | Y | 39 | 33 | [7 empty] | 추창도 | 2 | [6 empty] | 95.65 | 12-2 | 0.88 | 164.44 | A |  | 1605 | 1 | 0.42 | 1543 | 1.41 | 50 | 24 | 287 | 4:47 | 15 | 18 | 0 | 122 | 280 | 202.37 | 0 | 0 | N2 | 2021-11-09 07:01 | 2021-11-09 07:20 | 20 | 2021-11-09 06:48 | 32 |  |  |  |  | N | [8 empty] | 4.5 | 0 | 44.05 | [23 empty] | 0.67 | 0.67 | A | [9 empty] | 0 | 0 | 425 | 13 | 0 | 172 | 0 | 702 | 0 | 202 | 0 | 0 | 69 | 64 |  |  | 4
2021-11-08 | A67999 | 1 | 중탄소 | 31CRMOV9M3 | 연주종료 | Si 탈산 | B | 16 | 22 | 53400 | 92.17 | C | D | D |  | 1 | 1 |  | 1530 | 1542 | 9500 |  |  | 9500 | 85.26 | 13 | 111423 | 1614 |  | Y | 56 | 49 | [7 empty] | 이호남 | 2 |  | Y |  |  |  |  | 107.4 | 13-8 | 0.3 | 302.26 | A |  | 1614 | 3 | 0.2 | 1571 | 1.19 | 72 | 26 | 321 | 5:21 | 18 | 20 | 18 | 0 |  | 0 |  | 350 | N2 | 2021-11-09 07:14 | 2021-11-09 07:42 | 29 | 2021-11-09 07:13 | 29 |  |  |  |  | N |  |  |  | Y | [5 empty] | 0 | 159.51 | [23 empty] | 28.39 | 16.43 | A | [9 empty] | 2719 | 1565 | 0 | 205 | 0 | 56 | 0 | 898 | 0 | 552 | 0 | 0 | 0 | 70
2021-11-09 | B67435 | 2 | 중탄소 | SM45C |  | Si 탈산 | B | 32 | 7 | 54000 | 80.75 | D | D |  | D | 1 |  | 1 | 1540 | 1560 | 5100 |  |  | 5100 | 54.97 | 11 | 92773 | 1620 |  | Y | 41 | 29 | 1기2톤 딸아줌 | [6 empty] | 김규완 | 2 |  |  |  |  | Y |  | 91.8 | 12-4 | 1.4 | 59.39 | A |  | 1605 | 1 | 0.37 | 1544 | 1.73 | 51 | 21 | 391 | 6:31 | 15 | 16 | 0 | 123 |  | 118.05 | 0 | 0 | N2 | 2021-11-09 07:53 | 2021-11-09 08:26 | 33 | 2021-11-09 07:43 | 43 |  |  |  |  | N | [8 empty] | 4.5 | 0 | 23.64 | [23 empty] | 0.31 | 0.31 | A | [9 empty] | 0 | 0 | 201 | 0 | 0 | 40 | 0 | 702 | 0 | 205 | 0 | 0 | 0 | 76 |  |  | 4
2021-11-09 | A68000 | 1 | 저탄소 | SCM420HI |  | Al 탈산 | I | 6 | 9 | 53300 | 87.78 | D | D | D |  | 1 | 1 |  | 1545 | 1559 | 7600 |  |  | 7600 | 81.55 | 4 | 93200 | 1643 |  | INGOT | 48 | 36 | [7 empty] | 김덕진 | 0 | [6 empty] | 102.55 | 13-6 | 218.99 | 0 | A |  | 1636 | 3 | 0.18 | 1590 | 1.18 | 80 |  | 264 | 4:24 | 20 | 20 | 19 | 0 |  | 0 |  | 400 | AR | 2021-11-09 08:17 |  | 28 | 2021-11-09 08:17 | [5 empty] | Y |  |  |  | Y | [5 empty] | 100.86 | 81.64 | [18 empty] | 0.9 |  |  |  |  | 33.58 | 16.43 | A | [9 empty] | 1443 | 337 | 0 | 57 | 0 | 237 | 0 | 450 | 0 | 269 | 0 | 0 | 0 | 21
2021-11-09 | A68001 | 1 | 저탄소 | SCM415C2 |  | Al 탈산 | I | 30 | 42 | 51400 | 84.13 | D | D | D |  | 1 | 1 |  | 1545 | 1560 | 6800 |  |  | 6800 | 68.69 | 9 | 99000 | 1654 |  | INGOT | 41 | 32 | [7 empty] | 김덕진 | 0 | [6 empty] | 106.75 | 13-3 | 0.02 | 236.72 | A |  | 1649 | 3 | 0.18 | 1599 | 1.19 | 83 |  | 272 | 4:32 | 18 | 20 | 20 | 0 |  | 0 |  | 600 | N2 | 2021-11-09 09:17 |  | 25 | 2021-11-09 09:15 | [5 empty] | Y |  |  |  | Y | [5 empty] | 0 | 256.46 | [18 empty] | 1.4 |  |  |  |  | 34.36 | 17.04 | A | [9 empty] | 1092 | 258 | 0 | 15 | 0 | 259 | 0 | 836 | 0 | 313 | 0 | 0 | 0 | 0
2021-11-09 | B67436 | 2 | 중탄소 | SM45C | TUNDISH교체전 | Si 탈산 | B | 37 | 59 | 50300 | 76.88 | D | D |  | D | 1 |  | 1 | 1540 | 1562 | 4600 |  |  | 4600 | 62.23 | 9 | 73923 | 1612 |  | Y | 32 | 28 | [7 empty] | 김규완 | 2 | [6 empty] | 81.9 | 10-3 | 0.77 | 38.61 | A |  | 1604 | 1 | 0.38 | 1545 | 1.45 | 52 | 27 | 257 | 4:17 | 15 | 16 | 0 | 124 |  | 140.16 | 0 | 0 | N2 | 2021-11-09 09:18 | 2021-11-09 09:31 | 12 | 2021-11-09 09:12 | 19 |  |  |  |  | N | [8 empty] | 6.5 | 0 | 29.57 | [23 empty] | 0.15 | 0.15 | A | [9 empty] | 0 | 0 | 0 | 13 | 0 | 41 | 0 | 697 | 0 | 201 | 0 | 0 | 0 | 63
2021-11-09 | A68002 | 1 | 중탄소 | SCM440I |  | Al 탈산 | I | 1 | 10 | 54000 | 81.3 | D | D | D |  | 1 | 1 |  | 1545 | 1561 | 6400 |  |  | 6400 | 69.26 | 12 | 92400 | 1629 |  | INGOT | 43 | 31 | [7 empty] | 김덕진 | [5 empty] | Y |  | 98.6 | 13-1 | 151.77 | 0 | A |  | 1618 | 3 | 0.18 | 1577 | 1.11 | 82 |  | 294 | 4:54 | 20 | 20 | 21 | 0 |  | 0 |  | 500 | AR | 2021-11-09 10:13 |  | 42 | 2021-11-09 10:11 | [5 empty] | Y |  |  |  | Y | [5 empty] | 128.53 | 66.08 | [18 empty] | 1 |  |  |  |  | 0 | 0.14 | A | [9 empty] | 1395 | 0 | 0 | 0 | 0 | 97 | 0 | 691 | 0 | 396 | 0 | 0 | 0 | 15
2021-11-09 | B67437 | 2 | 중탄소 | AE1548 | TUNDISH교체 | Al 탈산 | B | 33 | 35 | 52200 | 86.17 | D | D |  | D | 1 |  | 1 | 1540 | 1559 | 7000 |  |  | 7000 | 72.25 | 14 | 96880 | 1644 |  | Y | 42 | 36 | [7 empty] | 김규완 | 2 | [6 empty] | 93.4 | 11-10 | 0 | 228.15 | A |  | 1640 | 1 | 0.52 | 1567 | 1.76 | 79 | 28 | 310 | 5:10 | 15 | 16 | 0 | 125 |  | 163.85 | 0 | 0 | N2 | 2021-11-09 10:29 | 2021-11-09 11:10 | 42 | 2021-11-09 10:18 | 52 |  |  |  |  | Y | [8 empty] | 4.5 | 0 | 33.88 | [19 empty] | 1.98 |  |  |  | 0.25 | 0.25 | A | [9 empty] | 33 | 0 | 1386 | 61 | 0 | 152 | 0 | 896 | 0 | 309 | 0 | 0 | 153 | 48 |  |  |  |  | 1
2021-11-09 | A68003 | 1 | 저탄소 | SNCM418VI |  | Al 탈산 | I | 16 | 23 | 52700 | 93.13 | D | D | D |  | 1 | 1 |  | 1545 | 1550 | 7000 |  |  | 7000 | 83.04 | 19 | 84300 | 1634 |  | INGOT | 47 | 42 | [7 empty] | 김덕진 | [5 empty] | Y |  | 92.35 | 12-1 | 182.17 | 0.05 | A |  | 1637 | 3 | 0.18 | 1581 | 1.27 | 73 |  | 269 | 4:29 | 20 | 20 | 22 | 0 |  | 0 |  | 500 | AR | 2021-11-09 11:37 |  | 26 | 2021-11-09 11:35 | [5 empty] | Y |  |  |  | Y | [5 empty] | 126.78 | 109.64 | [18 empty] | 0.7 |  |  |  |  | 0 | 0 | A | [9 empty] | 1068 | 13 | 0 | 0 | 0 | 142 | 0 | 743 | 0 | 295 | 0 | 0 | 0 | 17
2021-11-09 | B67438 | 2 | 중탄소 | AE1548 |  | Al 탈산 | B | 6 | 10 | 52900 | 85.8 | D | D |  | D | 1 |  | 1 | 1540 | 1531 | 6200 |  |  | 6200 | 68.83 | 13 | 90074 | 1617 |  | Y | 36 | 32 | [7 empty] | 김규완 | 2 |  |  |  |  | Y |  | 94.9 | 12-7 | 3.12 | 62.21 | A |  | 1605 | 1 | 0.37 | 1548 | 1.4 | 60 | 24 | 266 | 4:26 | 15 | 16 | 0 | 126 |  | 90.55 | 0 | 0 | N2 | 2021-11-09 11:32 | 2021-11-09 12:07 | 35 | 2021-11-09 11:16 | 51 |  |  |  |  | Y | [8 empty] | 4 | 0 | 20.5 | [20 empty] | 1.527 |  |  | 0.29 | 0.29 | B | [9 empty] | 30 | 0 | 1286 | 56 | 0 | 260 | 0 | 1242 | 0 | 503 | 0 | 0 | 99 | 51
2021-11-09 | B67439 | 2 | 중탄소 | AE1548 |  | Al 탈산 | B | 30 | 43 | 51650 | 94.67 | D | D |  | D | 1 |  | 1 | 1540 | 1544 | 6800 |  |  | 6800 | 73.71 | 13 | 92248 | 1594 |  | Y | 41 | 36 | [7 empty] | 김규완 | 2 |  |  |  |  | Y |  |  |  | 0.69 | 124.32 | A |  | 1605 | 1 | 0.45 | 1542 | 1.28 | 54 | 27 | 287 | 4:47 | 15 | 16 | 0 | 127 |  | 153.08 | 0 | 0 | N2 | 2021-11-09 12:45 | 2021-11-09 13:09 | 24 | 2021-11-09 12:30 | 39 |  |  |  |  | Y | [8 empty] | 3.5 | 0 | 30 | [20 empty] | 1.34 |  |  | 0.31 | 0.31 | A | [9 empty] | 98 | 0 | 1489 | 86 | 0 | 33 | 0 | 202 | 0 | 0 | 0 | 0 | 56 | 38
2021-11-09 | A68004 | 1 | 중탄소 | SNCM439P | 연주시작 | Al 탈산 | B | 32 | 8 | 53300 | 101.13 | D | D | D |  | 1 | 1 |  | 1530 | 1611 | 6500 |  |  | 6500 | 65.2 | 12 | 99694 | 1628 |  | Y | 52 | 32 | [7 empty] | 김덕진 | 2 |  |  | Y |  |  |  | 101.7 | 13-5 | 183.02 | 0.2 | A |  | 1613 | 3 | 0.18 | 1579 | 0.71 | 92 | 46 | 255 | 4:15 | 16 | 20 | 23 | 0 |  | 0 |  | 400 | AR | 2021-11-09 12:53 | 2021-11-09 13:11 | 17 | 2021-11-09 12:52 | 19 | [14 empty] | 90.74 | 136.21 | [19 empty] | 1.92 |  |  |  | 2.07 | 0 | A | [9 empty] | 1336 | 52 | 867 | 0 | 0 | 230 | 0 | 1021 | 0 | 493 | 0 | 0 | 0 | 55 |  |  |  |  | 1
2021-11-09 | B67440 | 2 | 중탄소 | AE1548 |  | Al 탈산 | B | 37 | 60 | 51200 | 79.22 | D | D |  | D | 1 |  | 1 | 1540 | 1553 | 6300 |  |  | 6300 | 65.49 | 14 | 96192 | 1606 |  | Y | 37 | 31 |  |  | B67437 | 03 |  |  |  | 김규완 | 2 |  |  | Y | [5 empty] | 2.4 | 62.36 | A |  | 1605 | 1 | 0.38 | 1547 | 1.47 | 59 | 26 | 291 | 4:51 | 15 | 16 | 0 | 128 |  | 119.49 | 0 | 0 | N2 | 2021-11-09 13:35 | 2021-11-09 14:16 | 41 | 2021-11-09 13:27 | 49 |  |  |  |  | Y | [8 empty] | 5 | 0 | 25.33 | [20 empty] | 1.304 |  |  | 0.22 | 0.22 | A | [9 empty] | 48 | 0 | 1326 | 71 | 0 | 157 | 0 | 696 | 0 | 201 | 0 | 0 | 52 | 42
2021-11-09 | A68005 | 1 | 중탄소 | SNCM439P |  | Al 탈산 | B | 1 | 11 | 54550 | 78.95 | D | D | D |  | 1 | 1 |  | 1530 | 1532 | 6500 |  |  | 6500 | 64.02 | 12 | 101532 | 1587 | 360 | Y | 46 | 31 | [15 empty] | 107.7 | 14-1 | 221.92 | 0 | A |  | 1590 | 3 | 0.2 | 1562 | 0.88 | 75 | 34 | 262 | 4:22 | 16 | 16 | 24 | 0 |  | 0 |  | 500 | AR | 2021-11-09 13:40 | 2021-11-09 14:17 | 37 | 2021-11-09 13:38 | 38 |  |  |  |  | N |  |  |  | Y | [5 empty] | 105.33 | 61.78 | [23 empty] | 3.24 | 0 | A | [9 empty] | 1201 | 43 | 146 | 0 | 0 | 127 | 0 | 497 | 0 | 399 | 0 | 0 | 0 | 53
2021-11-09 | A68006 | 1 | 중탄소 | SNCM439P |  | Al 탈산 | B | 16 | 24 | 53200 | 76.77 | D | B | B |  | 1 | 1 |  | 1530 | 1531 | 6600 |  |  | 6600 | 65 | 12 | 101532 | 1593 |  | Y | 41 | 32 | [15 empty] | 99.5 | 12-9 | 185.96 | 0 | A |  | 1590 | 3 | 0.18 | 1557 | 0.94 | 70 | 26 | 265 | 4:25 | 16 | 16 | 25 | 0 |  | 0 |  | 370 | AR | 2021-11-09 14:36 | 2021-11-09 15:26 | 50 | 2021-11-09 14:35 | 51 |  |  |  |  | N |  |  |  | Y | [5 empty] | 78.4 | 79.9 | [23 empty] | 4.66 | 0 | A | [9 empty] | 1149 | 65 | 129 | 38 | 0 | 128 | 0 | 644 | 0 | 496 | 0 | 0 | 0 | 31
2021-11-09 | B67441 | 2 | 중탄소 | AE1548 |  | Al 탈산 | B | 33 | 36 | 52150 | 93.17 | D | B |  | B | 1 |  | 1 | 1540 | 1534 | 6300 |  |  | 6300 | 66.82 | 14 | 94284 | 1609 | 359 | Y | 40 | 35 |  |  | B67438 |  |  |  |  | 김규완 | 2 |  | Y |  |  |  |  | 101.65 | 12-9 | 0.88 | 40.71 | A |  | 1597 | 1 | 0.38 | 1543 | 1.13 | 55 | 30 | 370 | 6:10 | 15 | 16 | 0 | 129 |  | 54.24 | 0 | 0 | N2 | 2021-11-09 15:01 | 2021-11-09 15:19 | 18 | 2021-11-09 14:48 | 31 |  |  |  |  | Y | [8 empty] | 4.3 | 0 | 18.06 | [20 empty] | 0.885 |  |  | 0.58 | 0.58 | A | [9 empty] | 25 | 0 | 1296 | 68 | 0 | 186 | 0 | 632 | 0 | 202 | 0 | 0 | 58 | 10 |  |  | 4
2021-11-09 | A68007 | 1 | 중탄소 | SNCM439P | 연주종료 | Al 탈산 | B | 6 | 11 | 53600 | 84.45 | B | B | B |  | 1 | 1 |  | 1530 | 1563 | 5400 |  |  | 5400 | 57.2 | 12 | 94398 | 1581 |  | Y | 41 | 29 | [7 empty] | 김형철 | 2 | [8 empty] | 168.6 | 0 | A |  | 1581 | 3 | 0.18 | 1547 | 0.79 | 60 | 21 | 256 | 4:16 | 16 | 16 | 26 | 0 |  | 0 |  | 370 | AR | 2021-11-09 15:48 | 2021-11-09 16:27 | 39 | 2021-11-09 15:46 | 41 |  |  |  |  | N |  |  |  | Y | [5 empty] | 77.51 | 130.01 | [23 empty] | 6.37 | 0 | A | [9 empty] | 1221 | 94 | 0 | 34 | 0 | 109 | 0 | 752 | 0 | 1393 | 0 | 0 | 48 | 59 |  |  | 1
2021-11-09 | B67442 | 2 | 중탄소 | AE1548 |  | Al 탈산 | B | 35 | 41 | 52800 | 94.17 | B | B |  | B | 1 |  | 1 | 1540 | 1540 | 7500 |  |  | 7500 | 79.93 | 14 | 93828 | 1603 |  | Y | 47 | 40 |  |  | B67439 | 03 |  |  |  | 임승우 | 2 |  |  | Y |  |  |  | 108 | 13-4 | 3 | 88.53 | A |  | 1609 | 1 | 0.34 | 1549 | 1.49 | 61 | 27 | 343 | 5:43 | 15 | 16 | 0 | 130 |  | 74.82 | 0 | 0 | N2 | 2021-11-09 16:02 | 2021-11-09 16:21 | 19 | 2021-11-09 15:51 | 31 |  |  |  |  | Y | [8 empty] | 3.5 | 0 | 21.11 | [20 empty] | 1.215 |  |  | 0.44 | 0.44 | A | [9 empty] | 48 | 0 | 1418 | 45 | 0 | 249 | 0 | 749 | 0 | 0 | 0 | 0 | 63 | 0 |  |  | 4
2021-11-09 | B67443 | 2 | 중탄소 | AE1548 |  | Al 탈산 | B | 30 | 44 | 51600 | 84.73 | B | B |  | B | 1 |  | 1 | 1540 | 1537 | 5900 |  |  | 5900 | 64.05 | 13 | 92118 | 1614 |  | Y | 40 | 31 |  |  | B67440 | 03 |  |  |  | 임승우 | 2 |  |  | Y |  | Y |  | 100.7 | 12-6 | 0.19 | 140.43 | A |  | 1603 | 1 | 0.34 | 1546 | 1.44 | 58 | 26 | 342 | 5:42 | 15 | 16 | 0 | 131 |  | 69.25 | 0 | 0 | N2 | 2021-11-09 16:53 | 2021-11-09 17:28 | 34 | 2021-11-09 16:43 | 45 |  |  |  |  | Y | [8 empty] | 4.5 | 0 | 19.22 | [20 empty] | 1.154 |  |  | 0.46 | 0.46 | A | [9 empty] | 0 | 0 | 1164 | 23 | 0 | 311 | 0 | 798 | 0 | 0 | 0 | 0 | 66 | 0 |  |  | 4
2021-11-09 | B67444 | 2 | 중탄소 | AE1548 |  | Al 탈산 | B | 37 | 61 | 50850 | 84.9 | B | B |  | B | 1 |  | 1 | 1540 | 1530 | 6200 |  |  | 6200 | 67.3 | 13 | 92118 | 1613 |  | Y | 41 | 33 |  |  | B67441 | 03 |  |  |  | 임승우 | 2 |  |  | Y |  |  |  | 99.35 | 12-1 | 1.04 | 34.66 | A |  | 1603 | 1 | 0.34 | 1553 | 1.3 | 65 | 33 | 309 | 5:09 | 15 | 16 | 0 | 132 |  | 39.9 | 0 | 0 | N2 | 2021-11-09 17:53 | 2021-11-09 18:29 | 36 | 2021-11-09 17:43 | 47 |  |  |  |  | Y | [8 empty] | 4.3 | 0 | 13.73 | [20 empty] | 1.363 |  |  | 0.33 | 0.33 | A | [9 empty] | 60 | 0 | 1481 | 17 | 0 | 240 | 0 | 601 | 0 | 0 | 0 | 0 | 88 | 6 |  |  | 4
2021-11-09 | B67445 | 2 | 중탄소 | AE1548 |  | Al 탈산 | B | 16 | 25 | 53950 | 85.93 | B | B |  | B | 1 |  | 1 | 1540 | 1551 | 6200 |  |  | 6200 | 63.97 | 14 | 96914 | 1607 |  | Y | 41 | 37 |  |  | B67442 | 03 |  |  |  | 임승우 | 2 |  | Y |  |  |  |  | 104.65 | 13-4 | 0.25 | 124.3 | A |  | 1603 | 1 | 0.33 | 1551 | 1.32 | 63 | 33 | 307 | 5:07 | 15 | 16 | 0 | 133 |  | 30.24 | 0 | 0 | N2 | 2021-11-09 19:14 | 2021-11-09 19:35 | 20 | 2021-11-09 19:03 | 32 |  |  |  |  | Y | [8 empty] | 3.6 | 0 | 10.85 | [20 empty] | 1.255 |  |  | 0.37 | 0.37 | A | [9 empty] | 94 | 0 | 1455 | 31 | 0 | 227 | 0 | 601 | 0 | 0 | 0 | 0 | 94 | 12 |  |  | 4
2021-11-09 | B67446 | 2 | 중탄소 | AE1548 |  | Al 탈산 | B | 33 | 37 | 52800 | 87.35 | B | B |  | B | 1 |  | 1 | 1540 | 1541 | 6300 |  |  | 6300 | 63.51 | 14 | 99204 | 1604 |  | Y | 41 | 33 |  |  | B67443 | 03 |  |  |  | 임승우 | 2 |  | Y |  |  |  |  | 105.9 | 13-3 | 0 | 143.14 | A |  | 1607 | 1 | 0.32 | 1550 | 1.32 | 62 | 31 | 302 | 5:02 | 15 | 16 | 0 | 134 |  | 29.74 | 0 | 0 | N2 | 2021-11-09 20:22 | 2021-11-09 20:45 | 23 | 2021-11-09 20:11 | 33 |  |  |  |  | Y | [8 empty] | 3.5 | 0 | 10.94 | [20 empty] | 1.307 |  |  | 0.34 | 0.34 | A | [9 empty] | 26 | 0 | 1420 | 34 | 0 | 171 | 0 | 655 | 0 | 0 | 0 | 0 | 63 | 12 |  |  | 4
2021-11-09 | A68008 | 1 | 고탄소 | STB3D | 연주시작 | Al 탈산 | B | 6 | 12 | 53800 | 121.83 | B | B | B |  | 1 | 1 |  | 1520 | 1548 | 9400 |  |  | 9400 | 116.95 | 10 | 80378 | 1592 |  | Y | 76 | 53 | 래들 교반 안되어 래들교체(32호>6호) | [6 empty] | 김형철 | 2 | [6 empty] | 96.85 | 12-9 | 281.59 | 0 | A |  | 1596 | 3 | 0.22 | 1596 | 0 | 145 | 40 | 311 | 5:11 | 25 | 25 | 27 | 0 |  | 0 |  | 400 | AR | 2021-11-09 21:05 | 2021-11-09 21:31 | 25 | 2021-11-09 21:03 | 27 |  |  |  |  | Y |  |  |  | Y | [5 empty] | 123.51 | 79.51 | [19 empty] | 1.65 |  |  |  | 0.26 | 0 | A | [9 empty] | 0 | 1890 | 1126 | 36 | 0 | 107 | 0 | 1095 | 0 | 1596 | 0 | 0 | 249 | 69 |  |  |  |  | 1
2021-11-09 | B67447 | 2 | 중탄소 | AE1548 |  | Al 탈산 | B | 30 | 45 | 51700 | 98.87 | B | B |  | B | 1 |  | 1 | 1540 | 1533 | 7500 |  |  | 7500 | 75.6 | 14 | 99204 | 1608 | 729 | Y | 55 | 38 | P높아서 제재 하고 다시 재작업 연주 물 딸려서 9탭 사용... |  | B67444 | 03 |  |  |  | 임승우 | 2 |  | Y |  |  | Y |  | 103.4 | 12-9 | 0 | 217.79 | A |  | 1594 | 1 | 0.3 | 1542 | 1.3 | 54 | 27 | 301 | 5:01 | 15 | 16 | 0 | 135 |  | 27.01 | 0 | 0 | N2 | 2021-11-09 21:40 | 2021-11-09 22:01 | 22 | 2021-11-09 21:28 | 33 |  |  |  |  | Y | [8 empty] | 4.2 | 0 | 10.34 | [20 empty] | 1.298 |  |  | 0.16 | 0.16 | A | [9 empty] | 53 | 0 | 1412 | 15 | 0 | 158 | 0 | 1107 | 0 | 306 | 0 | 0 | 163 | 22 |  |  | 4
2021-11-09 | A68009 | 1 | 고탄소 | STB3D |  | Al 탈산 | B | 32 | 10 | 53800 | 93.03 | B | B | C |  | 1 | 1 |  | 1520 | 1520 | 7200 |  |  | 7200 | 85.1 | 10 | 84610 | 1565 |  | Y | 45 | 41 | [7 empty] | 김형철 | 2 | [6 empty] | 104.25 | 13-8 | 285.75 | 0 | A |  | 1565 | 3 | 0.33 | 1510 | 1.15 | 59 | 28 | 324 | 5:24 | 25 | 30 | 28 | 0 |  | 0 |  | 500 | AR | 2021-11-09 22:10 | 2021-11-09 22:28 | 17 | 2021-11-09 22:10 | 18 |  |  |  |  | Y |  |  |  | Y | [5 empty] | 179.89 | 68.36 | [20 empty] | 1.4 |  |  | 1.5 | 0 | A |  |  | 9.529 | 24.472 | 56.037 | 0.291 | 5.88 | 2.289 | 1729.21 | 0 | 1800 | 1132 | 41 | 0 | 105 | 0 | 794 | 0 | 1199 | 0 | 0 | 197 | 115
2021-11-09 | B67448 | 2 | 중탄소 | AE1548 |  | Al 탈산 | B | 37 | 62 | 54450 | 109.15 | B | C |  | C | 1 |  | 1 | 1540 | 1521 | 7100 |  |  | 7100 | 71.57 | 14 | 99204 | 1608 |  | Y | 63 | 36 | 대보수 38번 래들 알곤 안나와서 래들교체 작업 연주 물쫒겨 9탭 사용.. |  | B67445 | 03 |  |  |  | 임승우 | 2 |  | Y |  |  |  |  | 96.65 | 11-8 | 177.99 | 3.97 | A |  | 1604 | 1 | 0.32 | 1552 | 1.24 | 64 | 35 | 315 | 5:15 | 15 | 15 | 0 | 136 |  | 66.5 | 0 | 0 | N2 | 2021-11-09 23:06 | 2021-11-09 23:17 | 11 | 2021-11-09 22:57 | 20 | [14 empty] | 0 | 16.03 | [20 empty] | 1.436 |  |  | 0.31 | 0.31 | A | [9 empty] | 15 | 0 | 1269 | 102 | 0 | 153 | 0 | 599 | 0 | 0 | 0 | 0 | 60 | 36
2021-11-09 | A68010 | 1 | 고탄소 | STB3D |  | Al 탈산 | B | 16 | 26 | 50100 | 81.73 | B | C | C |  | 1 | 1 |  | 1520 | 1551 | 5300 |  |  | 5300 | 52.2 | 12 | 101532 | 1565 |  | Y | 41 | 30 | [7 empty] | 김형철 | 2 | [8 empty] | 279.51 | 0 | A |  | 1560 | 3 | 0.31 | 1519 | 1.03 | 68 | 27 | 290 | 4:50 | 25 | 30 | 29 | 0 |  | 0 |  | 500 | AR | 2021-11-09 22:58 | 2021-11-09 23:33 | 35 | 2021-11-09 22:58 | 36 |  |  |  |  | Y |  |  |  | Y | [5 empty] | 177.59 | 25.56 | [20 empty] | 1.26 |  |  | 2.59 | 0 | A |  |  | 8.909 | 24.993 | 57.335 | 0.186 | 6.435 | 2.294 | 1834.27 | 0 | 67 | 325 | 961 | 0 | 79 | 0 | 791 | 0 | 1195 | 0 | 0 | 198 | 40
2021-11-09 | B67449 | 2 | 중탄소 | AE1548 |  | Al 탈산 | B | 38 | 2 | 55750 | 86.85 | C | C |  | C | 1 |  | 1 | 1540 | 1566 | 6500 |  |  | 6500 | 65.52 | 14 | 99204 | 1581 |  | Y | 38 | 34 |  |  | B67446 | 03 |  |  |  | 추창도 | 2 | [6 empty] | 105.05 | 14-1 | 190.94 | 0 | A |  | 1621 | 1 | 0.39 | 1554 | 1.61 | 66 | 25 | 314 | 5:14 | 15 | 16 | 0 | 137 |  | 63.79 | 0 | 0 | N2 | 2021-11-10 00:04 | 2021-11-10 00:38 | 34 | 2021-11-09 23:51 | 46 | [14 empty] | 0 | 15.41 | [20 empty] | 1.215 |  |  | 0.57 | 0.57 | A | [9 empty] | 81 | 0 | 1490 | 101 | 0 | 168 | 0 | 499 | 0 | 206 | 0 | 0 | 113 | 66
2021-11-09 | A68011 | 1 | 고탄소 | STB3D |  | Al 탈산 | B | 1 | 12 | 54000 | 87.53 | C | C | C |  | 1 | 1 |  | 1520 | 1544 | 6900 |  |  | 6900 | 67.96 | 12 | 101532 | 1554 |  | Y | 48 | 40 | [7 empty] | 이호남 | 2 |  | Y |  |  |  |  | 106.5 | 13-10 | 178.43 | 0 | A |  | 1561 | 3 | 0.31 | 1516 | 1.18 | 65 | 22 | 274 | 4:34 | 25 | 25 | 30 | 0 |  | 0 |  | 350 | AR | 2021-11-10 00:10 | 2021-11-10 00:38 | 28 | 2021-11-10 00:08 | 30 |  |  |  |  | Y |  |  |  | Y | [5 empty] | 108.06 | 47.27 | [20 empty] | 1.121 |  |  | 0 | 0 | A | [9 empty] | 0 | 0 | 378 | 921 | 0 | 0 | 0 | 798 | 0 | 616 | 0 | 0 | 118 | 65
2021-11-09 | B67450 | 2 | 중탄소 | AE1548 |  | Al 탈산 | B | 33 | 38 | 53550 | 105.82 | C | C |  | C | 1 |  | 1 | 1540 | 1528 | 6500 |  |  | 6500 | 41.7 | 22 | 155892 | 1614 |  | Y | 51 | 34 |  |  | B67447 | 03 |  |  |  | 추창도 | 2 |  |  |  |  | Y |  | 104.15 | 13-1 | 169.44 | 0 | A |  | 1608 | 1 | 0.36 | 1549 | 1.44 | 61 | 31 | 272 | 4:32 | 15 | 16 | 0 | 138 |  | 93.26 | 0 | 0 | N2 | 2021-11-10 01:30 | 2021-11-10 01:44 | 15 | 2021-11-10 01:13 | 31 | [14 empty] | 0 | 20.47 | [20 empty] | 0.991 |  |  | 0.32 | 0.32 | A | [9 empty] | 43 | 0 | 1427 | 52 | 0 | 279 | 0 | 995 | 0 | 156 | 0 | 0 | 76 | 62
2021-11-09 | A68012 | 1 | 고탄소 | STB3D |  | Al 탈산 | B | 6 | 13 | 52500 | 79.27 | C | C | C |  | 1 | 1 |  | 1520 | 1539 | 5100 |  |  | 5100 | 50.23 | 12 | 101532 | 1561 |  | Y | 43 | 29 | [7 empty] | 이호남 | 2 |  | Y | [6 empty] | 93.65 | 0 | A |  | 1557 | 3 | 0.34 | 1519 | 1.06 | 68 | 27 | 312 | 5:12 | 25 | 26 | 31 | 0 |  | 0 |  | 400 | AR | 2021-11-10 01:06 | 2021-11-10 01:46 | 40 | 2021-11-10 01:05 | 41 |  |  |  |  | Y |  |  |  | Y | [5 empty] | 124.78 | 28.33 | [20 empty] | 1.33 |  |  | 1.27 | 0 | A | [9 empty] | 0 | 41 | 298 | 949 | 0 | 0 | 0 | 498 | 0 | 398 | 0 | 0 | 0 | 45
2021-11-09 | B67451 | 2 | 중탄소 | AE1548M |  | Al 탈산 | B | 30 | 46 | 54250 | 94.17 | C | C |  | C | 1 |  | 1 | 1540 | 1542 | 6800 |  |  | 6800 | 157.17 | 5 | 43265 | 1613 |  | Y | 46 | 36 |  |  | B67448 | 03 |  |  |  | 추창도 | 2 | [6 empty] | 98.55 | 12-3 | 218.11 | 0 | A |  | 1615 | 1 | 0.35 | 1553 | 1.58 | 66 | 33 | 286 | 4:46 | 15 | 18 | 0 | 139 |  | 73.78 | 0 | 0 | N2 | 2021-11-10 02:27 | 2021-11-10 02:54 | 27 | 2021-11-10 02:14 | 39 | [14 empty] | 0 | 18.14 | [20 empty] | 0.993 |  |  | 0.53 | 0.53 | A | [9 empty] | 35 | 0 | 1632 | 50 | 0 | 19 | 0 | 0 | 0 | 0 | 0 | 0 | 53 | 25 |  |  | 6
2021-11-09 | A68013 | 1 | 고탄소 | STB3D |  | Al 탈산 | B | 32 | 11 | 54700 | 81.3 | C | C | C |  | 1 | 1 |  | 1520 | 1549 | 5200 |  |  | 5200 | 51.22 | 12 | 101532 | 1555 |  | Y | 40 | 30 | [7 empty] | 이호남 | 2 |  | Y |  |  |  |  | 110.7 | 14-5 | 174.32 | 0 | A |  | 1552 | 3 | 0.33 | 1516 | 0.88 | 65 | 27 | 263 | 4:23 | 25 | 25 | 32 | 0 |  | 0 |  | 400 | AR | 2021-11-10 02:31 | 2021-11-10 02:51 | 20 | 2021-11-10 02:30 | 21 |  |  |  |  | Y |  |  |  | Y | [5 empty] | 410.12 | 0 | [20 empty] | 1.062 |  |  | 3.24 | 0 | A | [9 empty] | 0 | 61 | 373 | 1043 | 0 | 0 | 0 | 496 | 0 | 397 | 0 | 0 | 0 | 42
2021-11-09 | B67452 | 2 | 중탄소 | AE1548M |  | Al 탈산 | B | 38 | 3 | 51300 | 124.18 | C | C |  | C | 1 |  | 1 | 1540 | 1580 | 8900 |  |  | 8900 | 93.5 | 11 | 95183 | 1610 |  | Y | 70 | 46 |  |  | B67449 | 03 |  |  |  | 추창도 | 2 |  |  |  |  | Y |  | 108.1 | 14-4 | 98.17 | 0 | A |  | 1606 | 1 | 0.39 | 1543 | 1.35 | 56 | 28 | 387 | 6:27 | 15 | 15 | 0 | 140 |  | 70.73 | 0 | 0 | N2 | 2021-11-10 03:58 | 2021-11-10 04:10 | 12 | 2021-11-10 03:44 | 26 |  |  |  |  | Y | [9 empty] | 0 | 17.06 | [20 empty] | 1.4 |  |  | 0.3 | 0.3 | B | [9 empty] | 90 | 0 | 1530 | 160 | 0 | 212 | 0 | 501 | 0 | 154 | 0 | 0 | 262 | 137 |  |  | 4
2021-11-09 | A68014 | 1 | 고탄소 | STB3D |  | Al 탈산 | B | 16 | 27 | 52900 | 83.08 | C | C | C |  | 1 | 1 |  | 1520 | 1526 | 5600 |  |  | 5600 | 55.16 | 12 | 101532 | 1555 |  | Y | 41 | 32 | [7 empty] | 이호남 | 2 |  | Y |  |  |  |  | 100.6 | 12-10 | 283.16 | 0 | A |  | 1560 | 3 | 0.41 | 1521 | 0.93 | 70 | 31 | 472 | 7:52 | 25 | 25 | 33 | 0 |  | 0 |  | 400 | AR | 2021-11-10 03:36 | 2021-11-10 04:01 | 26 | 2021-11-10 03:35 | 27 |  |  |  |  | Y |  |  |  | Y | [5 empty] | 9.85 | 400 | [20 empty] | 1.177 |  |  | 4.77 | 0 | A | [9 empty] | 0 | 31 | 0 | 1096 | 0 | 0 | 0 | 498 | 0 | 396 | 0 | 0 | 0 | 0
2021-11-09 | A68015 | 1 | 고탄소 | STB3D | TUNDISH교체전 | Al 탈산 | B | 1 | 13 | 54100 | 88.77 | C | C | C |  | 1 | 1 |  | 1520 | 1540 | 5800 |  |  | 5800 | 68.55 | 10 | 84610 | 1558 |  | Y | 41 | 34 | [7 empty] | 이호남 | 2 |  | Y |  |  |  | 0 | 103.45 | 13-6 | 217.74 | 0 | A |  | 1553 | 3 | 0.23 | 1510 | 0.9 | 59 | 26 | 440 | 7:20 | 25 | 25 | 34 | 0 |  | 0 |  | 300 | AR | 2021-11-10 04:52 | 2021-11-10 05:03 | 12 | 2021-11-10 04:51 | 12 |  |  |  |  | Y |  |  |  | Y | [5 empty] | 304.22 | 0 | [20 empty] | 0.758 |  |  | 6.53 | 0 | A | [9 empty] | 0 | 32 | 142 | 1024 | 0 | 0 | 0 | 497 | 0 | 395 | 0 | 0 | 64 | 59
2021-11-09 | B67453 | 2 | 중탄소 | AE1548M |  | Al 탈산 | B | 37 | 64 | 50750 | 94.83 | C | C |  | C | 1 |  | 1 | 1540 | 1533 | 6900 |  |  | 6900 | 66.45 | 12 | 103836 | 1617 |  | N | 45 | 36 | 교반가스 약해서 레들교체 38에서37으로 |  | B67450 | 03 |  |  |  | 추창도 | 2 | [6 empty] | 103.35 | 12-5 | 251.41 | 0 | A |  | 1619 | 1 | 0.32 | 1561 | 1.22 | 74 | 44 | 261 | 4:21 | 15 | 16 | 0 | 141 | 100 | 73.96 | 0 | 0 | N2 | 2021-11-10 04:58 | 2021-11-10 05:18 | 20 | 2021-11-10 04:48 | 30 | [14 empty] | 0 | 18.96 | [20 empty] | 1.194 |  |  | 0.55 | 0.55 | A | [9 empty] | 44 | 0 | 1679 | 20 | 0 | 174 | 0 | 502 | 0 | 154 | 0 | 0 | 67 | 46 |  |  | 4
2021-11-09 | B67454 | 2 | 중탄소 | AE1548M | TUNDISH교체전 | Al 탈산 | B | 33 | 39 | 53900 | 100.68 | C | C |  | C | 1 |  | 1 | 1540 | 1554 | 5400 |  |  | 5400 | 53.45 | 12 | 101037 | 1615 |  | Y | 40 | 28 |  |  | B67451 | 03 |  |  |  | 추창도 | 2 |  |  |  |  | Y |  | 106.4 | 13-3 | 203.75 | 0 | A |  | 1598 | 1 | 0.3 | 1543 | 1 | 56 | 32 | 265 | 4:25 | 15 | 16 | 0 | 142 |  | 65.9 | 0 | 0 | N2 | 2021-11-10 06:06 | 2021-11-10 06:27 | 21 | 2021-11-10 05:52 | 35 | [14 empty] | 0 | 17.34 | [20 empty] | 0.946 |  |  | 0.46 | 0.46 | A | [9 empty] | 57 | 0 | 1641 | 32 | 0 | 189 | 0 | 503 | 0 | 157 | 0 | 0 | 66 | 83
2021-11-09 | A68016 | 1 | 저탄소 | SCR420HC | TUNDISH교체 | Al 탈산 | B | 6 | 14 | 52700 | 75.22 | C | C | C |  | 1 | 1 |  | 1540 | 1553 | 7800 |  |  | 7800 | 76.82 | 12 | 101532 | 1636 |  | Y | 41 | 36 | [7 empty] | 이호남 | 2 | [6 empty] | 106.9 | 13-10 | 0 | 202.9 | A |  | 1648 | 3 | 0.21 | 1603 | 1.32 | 92 | 32 | 283 | 4:43 | 16 | 20 | 35 | 0 |  | 0 |  | 900 | N2 | 2021-11-10 05:42 | 2021-11-10 06:30 | 47 | 2021-11-10 05:42 | 48 |  |  |  |  | Y |  |  |  | Y | [5 empty] | 0 | 232.22 | [19 empty] | 2.4 |  |  |  | 7.71 | 0 | A | [9 empty] | 950 | 753 | 0 | 27 | 0 | 259 | 0 | 499 | 0 | 398 | 0 | 0 | 0 | 4 |  |  |  | 0 | 1
2021-11-09 | A68017 | 1 | 저탄소 | SCR420HC |  | Al 탈산 | B | 32 | 12 | 52500 | 74.18 | C | D | D |  | 1 | 1 |  | 1540 | 1547 | 6400 |  |  | 6400 | 42.02 | 18 | 152298 | 1622 |  | Y | 39 | 30 | [7 empty] | 이호남 | 2 | [6 empty] | 104.1 | 13-7 | 0 | 168.84 | A |  | 1622 | 3 | 0.19 | 1591 | 0.89 | 80 | 30 | 299 | 4:59 | 16 | 16 | 36 | 0 |  | 0 |  | 999 | N2 | 2021-11-10 06:41 | 2021-11-10 07:26 | 46 | 2021-11-10 06:41 | 46 |  |  |  |  | Y |  |  |  | Y | [5 empty] | 0 | 215.67 | [23 empty] | 9 | 0 | A | [9 empty] | 1177 | 605 | 0 | 70 | 0 | 177 | 0 | 649 | 0 | 453 | 0 | 0 | 0 | 0 |  |  |  | 0
2021-11-09 | B67455 | 2 | 중탄소 | AE1038M3 | TUNDISH교체 | Si 탈산 | B | 30 | 47 | 52900 | 115.45 | C | D |  | D | 1 |  | 1 | 1540 | 1540 | 9200 |  |  | 9200 | 102.29 | 12 | 89940 | 1661 |  | Y | 59 | 48 |  |  | B67452 | 03 |  |  |  | 추창도 | 2 | [6 empty] | 103 | 12-8 | 238.92 | 12.75 | A |  | 1663 | 1 | 0.41 | 1593 | 1.64 | 94 | 0 | 266 | 4:26 | 15 | 18 | 0 | 143 |  | 197.64 | 0 | 0 | N2 | 2021-11-10 07:24 | 2021-11-10 07:59 | 35 | 2021-11-10 07:03 | 55 |  |  |  |  | N | [8 empty] | 3.5 | 0 | 44.16 | [16 empty] | 0.8 |  |  | 1.78 |  |  |  | 0.59 | 0.59 | A | [9 empty] | 100 | 0 | 321 | 10 | 0 | 0 | 0 | 706 | 0 | 0 | 0 | 0 | 57 | 45 |  |  | 6 |  | 1
2021-11-10 | A68018 | 1 | 저탄소 | SCR420HON2 | 유사강종연연주 | Al 탈산 | B | 38 | 4 | 53800 | 74.2 | D | D | D |  | 1 | 1 |  | 1540 | 1548 | 7300 |  |  | 7300 | 143.8 | 6 | 50766 | 1625 |  | Y | 40 | 34 | [7 empty] | 김덕진 | 2 |  | Y | N |  |  |  | 110.75 | 14-6 | 0 | 132.82 | A |  | 1625 | 3 | 0.22 | 1597 | 0.88 | 86 | 33 | 295 | 4:55 | 16 | 19 | 37 | 0 |  | 0 |  | 999 | N2 | 2021-11-10 07:39 | 2021-11-10 08:23 | 44 | 2021-11-10 07:37 | 46 |  |  |  |  | Y |  |  |  | Y | [5 empty] | 0 | 238.61 | [23 empty] | 0 | 34.72 | A | [9 empty] | 472 | 1174 | 0 | 45 | 0 | 215 | 0 | 944 | 0 | 644 | 0 | 0 | 0 | 0 |  |  | 7
2021-11-10 | B67456 | 2 | 중탄소 | AE1038M3 | 연주종료 | Si 탈산 | B | 16 | 28 | 54800 | 82.82 | D | D |  | D | 1 |  | 1 | 1540 | 1603 | 6600 |  |  | 6600 | 71.2 | 14 | 92696 | 1659 |  | Y | 35 | 32 | [15 empty] | 86.6 | 11-4 | 198.71 | 0 | A |  | 1654 | 1 | 0.35 | 1575 | 2.03 | 76 | 0 | 226 | 3:46 | 15 | 17 | 0 | 144 |  | 146.21 | 0 | 0 | N2 | 2021-11-10 08:04 | 2021-11-10 09:05 | 61 | 2021-11-10 07:46 | 79 |  |  |  |  | N | [8 empty] | 5 | 0 | 28.76 | [23 empty] | 0.55 | 0.55 | A | [9 empty] | 107 | 0 | 507 | 21 | 0 | 0 | 0 | 716 | 0 | 0 | 0 | 0 | 198 | 19 |  |  | 6
2021-11-10 | A68019 | 1 | 저탄소 | SCR420HON2 |  | Al 탈산 | B | 1 | 14 | 54000 | 81.48 | D | D | D |  | 1 | 1 |  | 1540 | 1532 | 7700 |  |  | 7700 | 75.84 | 12 | 101532 | 1616 |  | Y | 49 | 39 | [7 empty] | 김덕진 | 2 |  |  | Y |  | N |  | 106.05 | 13-9 | 0 | 185.05 | A |  | 1616 | 3 | 0.24 | 1585 | 1 | 74 | 25 | 333 | 5:33 | 16 | 19 | 38 | 0 |  | 0 |  | 1200 | N2 | 2021-11-10 08:46 | 2021-11-10 09:24 | 38 | 2021-11-10 08:44 | 40 |  |  |  |  | Y |  |  |  | Y | [5 empty] | 0 | 223.03 | [23 empty] | 0 | 56.83 | A | [9 empty] | 753 | 879 | 0 | 0 | 0 | 179 | 0 | 843 | 0 | 553 | 0 | 0 | 0 | 0
2021-11-10 | A68020 | 1 | 저탄소 | SCR420HON2 |  | Al 탈산 | B | 6 | 15 | 52600 | 79.32 | D | D | D |  | 1 | 1 |  | 1540 | 1520 | 6700 |  |  | 6700 | 65.99 | 12 | 101532 | 1620 |  | Y | 52 | 32 | [7 empty] | 김덕진 | 2 |  |  | Y |  | N |  |  |  | 0 | 129.91 | A |  | 1620 | 3 | 0.22 | 1583 | 1.42 | 72 | 25 | 281 | 4:41 | 16 | 18 | 39 | 0 |  | 0 |  | 1100 | N2 | 2021-11-10 09:47 | 2021-11-10 10:26 | 39 | 2021-11-10 09:45 | 41 |  |  |  |  | Y |  |  |  | Y | [5 empty] | 0 | 201.16 | [23 empty] | 0 | 54.16 | A | [9 empty] | 712 | 905 | 0 | 9 | 0 | 163 | 0 | 498 | 0 | 397 | 0 | 0 | 0 | 8
2021-11-10 | A68021 | 1 | 저탄소 | SCR420HON2 |  | Al 탈산 | B | 32 | 13 | 53000 | 73.87 | D | D | D |  | 1 | 1 |  | 1540 | 1578 | 4800 |  |  | 4800 | 56.73 | 10 | 84610 | 1619 |  | Y | 40 | 24 | [7 empty] | 김덕진 | 2 |  |  | Y |  |  |  | 97.8 | 12-10 | 0 | 140.85 | A |  | 1619 | 3 | 0.2 | 1592 | 0.82 | 81 | 30 | 303 | 5:03 | 16 | 18 | 40 | 0 |  | 0 |  | 999 | N2 | 2021-11-10 10:46 | 2021-11-10 11:30 | 45 | 2021-11-10 10:44 | 47 |  |  |  |  | Y |  |  |  | Y | [5 empty] | 0 | 238.81 | [23 empty] | 0 | 20.86 | A | [9 empty] | 1056 | 473 | 0 | 0 | 0 | 191 | 0 | 498 | 0 | 411 | 0 | 0 | 0 | 0
2021-11-10 | A68022 | 1 | 저탄소 | SCR420HON2 |  | Al 탈산 | B | 38 | 5 | 53800 | 66.73 | D | D | D |  | 1 | 1 |  | 1540 | 1549 | 5800 |  |  | 5800 | 57.12 | 12 | 101532 | 1630 |  | Y | 39 | 27 | [7 empty] | 김덕진 | 2 |  | Y | [6 empty] | 0 | 125.25 | A |  | 1630 | 3 | 0.19 | 1590 | 1.54 | 79 | 29 | 291 | 4:51 | 16 | 18 | 41 | 0 |  | 0 |  | 999 | N2 | 2021-11-10 11:51 | 2021-11-10 13:10 | 36 | 2021-11-10 11:49 | 38 |  |  |  |  | Y |  |  |  | Y | [5 empty] | 0 | 194.97 | [23 empty] | 0 | 42.83 | A | [9 empty] | 795 | 742 | 0 | 0 | 0 | 182 | 0 | 499 | 0 | 399 | 0 | 0 | 0 | 0
2021-11-10 | A68023 | 1 | 저탄소 | SCR420HON2 |  | Al 탈산 | B | 1 | 15 | 53900 | 76.48 | D | D | D |  | 1 | 1 |  | 1540 | 1541 | 6000 |  |  | 6000 | 70.91 | 10 | 84610 | 1620 | 358 | Y | 40 | 34 | [7 empty] | 김덕진 | 2 |  | Y |  |  | N |  | 97.95 | 12-9 | 0 | 221.26 | A |  | 1620 | 3 | 0.19 | 1586 | 1 | 75 | 32 | 312 | 5:12 | 16 | 18 | 42 | 0 |  | 0 |  | 999 | N2 | 2021-11-10 12:58 | 2021-11-10 13:25 | 27 | 2021-11-10 12:56 | 29 |  |  |  |  | Y |  |  |  | Y | [5 empty] | 0 | 239.56 | [23 empty] | 0 | 26.34 | A | [9 empty] | 822 | 700 | 0 | 0 | 0 | 158 | 0 | 497 | 0 | 399 | 0 | 0 | 0 | 0
2021-11-10 | A68024 | 1 | 저탄소 | SCR420HON2 |  | Al 탈산 | B | 6 | 16 | 53300 | 77.9 | D | D | B |  | 1 | 1 |  | 1540 | 1519 | 7100 |  |  | 7100 | 69.93 | 12 | 101532 | 1627 |  | Y | 45 | 36 | [7 empty] | 김덕진 | 2 |  |  | Y |  |  |  | 101.1 | 13-3 | 0.01 | 175.97 | A |  | 1627 | 3 | 0.2 | 1589 | 1.19 | 78 | 35 | 281 | 4:41 | 16 | 21 | 43 | 0 |  | 0 |  | 850 | N2 | 2021-11-10 13:59 | 2021-11-10 14:27 | 28 | 2021-11-10 13:57 | 30 |  |  |  |  | Y |  |  |  | Y | [5 empty] | 0 | 229.08 | [23 empty] | 0 | 0.17 | A | [9 empty] | 1200 | 528 | 0 | 18 | 0 | 197 | 0 | 498 | 0 | 397 | 0 | 0 | 0 | 10 |  |  | 5
2021-11-10 | A68025 | 1 | 저탄소 | SCR420HON2 |  | Al 탈산 | B | 32 | 14 | 53500 | 69.95 | D | B | B |  | 1 | 1 |  | 1540 | 1547 | 5900 |  |  | 5900 | 58.11 | 12 | 101532 | 1619 |  | Y | 41 | 30 | [10 empty] | Y | [6 empty] | 0 | 124.57 | A |  | 1619 | 3 | 0.2 | 1580 | 1.44 | 69 | 29 | 291 | 4:51 | 16 | 20 | 44 | 0 |  | 0 |  | 850 | N2 | 2021-11-10 15:05 | 2021-11-10 15:30 | 25 | 2021-11-10 15:03 | 27 |  |  |  |  | Y |  |  |  | Y | [5 empty] | 0 | 183.2 | [23 empty] | 0 | 0.1 | A | [9 empty] | 1220 | 499 | 0 | 0 | 0 | 233 | 0 | 499 | 0 | 397 | 0 | 0 | 0 | 13 |  |  | 4
2021-11-10 | A68026 | 1 | 저탄소 | SCR420HON2 |  | Al 탈산 | B | 38 | 6 | 53700 | 69.28 | B | B | B |  | 1 | 1 |  | 1540 | 1537 | 5900 |  |  | 5900 | 58.11 | 12 | 101532 | 1609 |  | Y | 35 | 32 | [7 empty] | 김형철 | 2 |  | Y |  |  |  |  | 101.5 | 13-6 | 0 | 128.91 | A |  | 1609 | 3 | 0.19 | 1581 | 0.85 | 70 | 26 | 271 | 4:31 | 16 | 21 | 45 | 0 |  | 0 |  | 850 | N2 | 2021-11-10 16:04 | 2021-11-10 16:37 | 32 | 2021-11-10 16:03 | 34 |  |  |  |  | Y |  |  |  | Y | [5 empty] | 0 | 223.54 | [23 empty] | 0 | 0.08 | A | [9 empty] | 1058 | 631 | 0 | 18 | 0 | 200 | 0 | 496 | 0 | 395 | 0 | 0 | 0 | 5 |  |  | 3
2021-11-10 | A68027 | 1 | 저탄소 | SCR420HON2 |  | Al 탈산 | B | 1 | 16 | 0 | 72.52 | B | B | B |  | 1 | 1 |  | 1540 | 1554 | 5200 |  |  | 5200 | 61.46 | 10 | 84610 | 1610 |  | Y | 34 | 27 | [7 empty] | 김형철 | 2 |  | Y |  |  |  |  | 154.2 |  | 0 | 93.04 | A |  | 1609 | 3 | 0.19 | 1578 | 0.84 | 67 | 25 | 280 | 4:40 | 16 | 21 | 46 | 0 |  | 0 |  | 850 | N2 | 2021-11-10 17:04 | 2021-11-10 17:38 | 34 | 2021-11-10 17:02 | 36 |  |  |  |  | Y |  |  |  | Y | [5 empty] | 0 | 243.44 | [23 empty] | 0 | 0.08 | B | [9 empty] | 944 | 578 | 0 | 0 | 0 | 204 | 0 | 497 | 0 | 399 | 0 | 0 | 0 | 10 |  |  | 3
2021-11-10 | A68028 | 1 | 저탄소 | SCR420HON2 |  | Al 탈산 | B | 6 | 17 | 52700 | 68.75 | B | B | B |  | 1 | 1 |  | 1540 | 1535 | 5500 |  |  | 5500 | 54.17 | 12 | 101532 | 1604 |  | Y | 35 | 26 | [7 empty] | 박재승 | 2 |  | Y |  |  |  |  | 101.05 | 13-2 | 0 | 129.76 | A |  | 1604 | 3 | 0.19 | 1574 | 0.94 | 63 | 24 | 263 | 4:23 | 16 | 20 | 47 | 0 |  | 0 |  | 850 | N2 | 2021-11-10 18:00 | 2021-11-10 18:36 | 36 | 2021-11-10 17:58 | 38 |  |  |  |  | Y |  |  |  | Y | [5 empty] | 0 | 209.61 | [23 empty] | 0 | 0.09 | A | [9 empty] | 486 | 938 | 0 | 7 | 0 | 185 | 0 | 497 | 0 | 398 | 0 | 0 | 0 | 15 |  |  | 3
2021-11-10 | A68029 | 1 | 저탄소 | SCR420HON2 |  | Al 탈산 | B | 32 | 15 | 53700 | 74.25 | B | B | B |  | 1 | 1 |  | 1540 | 1560 | 5600 |  |  | 5600 | 55.16 | 12 | 101532 | 1608 |  | Y | 34 | 29 | [7 empty] | 김형철 | 2 |  | Y |  |  |  |  | 103.1 | 13-5 | 0 | 98.85 | A |  | 1608 | 3 | 0.19 | 1578 | 0.79 | 67 | 28 | 277 | 4:37 | 16 | 20 | 48 | 0 |  | 0 |  | 850 | N2 | 2021-11-10 19:04 | 2021-11-10 19:31 | 27 | 2021-11-10 19:02 | 29 |  |  |  |  | Y |  |  |  | Y | [5 empty] | 0 | 254.47 | [23 empty] | 0.09 | 0 | A | [9 empty] | 1209 | 490 | 0 | 0 | 0 | 232 | 0 | 496 | 0 | 396 | 0 | 0 | 0 | 11 |  |  | 3
2021-11-10 | A68030 | 1 | 저탄소 | SCR420HON2 | TUNDISH교체전 | Al 탈산 | B | 38 | 7 | 53700 | 76.77 | B | B | B |  | 1 | 1 |  | 1540 | 1550 | 5800 |  |  | 5800 | 64.95 | 12 | 89300 | 1616 |  | Y | 43 | 31 | P% 높아 AE40B53M 에서 SCR420HON 으로 강종변경 | [6 empty] | 김형철 | 2 | [6 empty] | 103.7 | 13-8 | 34.2 | 54.8 | A |  | 1616 | 3 | 0.19 | 1577 | 1.22 | 66 | 30 | 257 | 4:17 | 16 | 20 | 49 | 0 |  | 0 |  | 850 | N2 | 2021-11-10 20:14 | 2021-11-10 20:33 | 19 | 2021-11-10 20:13 | 21 |  |  |  |  | Y |  |  |  | Y | [5 empty] | 0 | 213.91 | [23 empty] | 0.07 | 0 | A | [9 empty] | 203 | 1179 | 0 | 107 | 0 | 230 | 0 | 497 | 0 | 398 | 0 | 0 | 0 | 17 |  |  | 3
2021-11-10 | A68031 | 1 | 고탄소 | AE40B53M | TUNDISH교체 | Al 탈산 | B | 1 | 17 | 54600 | 79.8 | B | B | B |  | 1 | 1 |  | 1520 | 1548 | 5700 |  |  | 5700 | 67.37 | 10 | 84610 | 1631 |  | Y | 38 | 28 | [7 empty] | 김형철 | 2 | [6 empty] | 99.9 | 13-1 | 134.83 | 0 | A |  | 1623 | 3 | 0.19 | 1584 | 0.95 | 98 | 45 | 280 | 4:40 | 25 | 25 | 50 | 0 |  | 0 |  | 450 | AR | 2021-11-10 21:18 | 2021-11-10 21:54 | 36 | 2021-11-10 21:17 | 37 |  |  |  |  | Y |  |  |  | Y | [5 empty] | 136.65 | 59.1 | [19 empty] | 1.97 |  |  |  | 2.82 | 0 | A | [9 empty] | 0 | 0 | 0 | 0 | 0 | 207 | 0 | 496 | 0 | 397 | 0 | 0 | 0 | 20 |  |  |  |  | 1
2021-11-10 | A68032 | 1 | 고탄소 | AE40B53M |  | Al 탈산 | B | 6 | 18 | 53600 | 82.33 | B | B | C |  | 1 | 1 |  | 1520 | 1534 | 5100 |  |  | 5100 | 50.23 | 12 | 101532 | 1592 |  | Y | 42 | 26 | [7 empty] | 김형철 | 2 | [6 empty] | 99.6 | 13-1 | 141.21 | 0 | A |  | 1595 | 3 | 0.18 | 1550 | 1.13 | 64 | 28 | 252 | 4:12 | 25 | 25 | 51 | 0 |  | 0 |  | 400 | AR | 2021-11-10 22:23 | 2021-11-10 22:56 | 33 | 2021-11-10 22:22 | 34 |  |  |  |  | Y |  |  |  | Y | [5 empty] | 124.3 | 57.23 | [23 empty] | 7.49 | 0 | A | [9 empty] | 0 | 0 | 0 | 18 | 0 | 211 | 0 | 498 | 0 | 399 | 0 | 0 | 0 | 35
2021-11-10 | A68033 | 1 | 고탄소 | AE40B53M |  | Al 탈산 | B | 32 | 16 | 53200 | 79.17 | C | C | C |  | 1 | 1 |  | 1520 | 1552 | 4400 |  |  | 4400 | 52 | 10 | 84610 | 1596 |  | Y | 42 | 23 | [7 empty] | 이호남 | 2 |  |  |  |  | Y |  |  |  | 189.7 | 0 | A |  | 1586 | 3 | 0.21 | 1553 | 0.89 | 67 | 25 | 262 | 4:22 | 25 | 25 | 52 | 0 |  | 0 |  | 400 | AR | 2021-11-10 23:24 | 2021-11-11 | 36 | 2021-11-10 23:23 | 37 |  |  |  |  | Y |  |  |  | Y | [5 empty] | 115.38 | 40.63 | [23 empty] | 10.62 | 0 | A | [9 empty] | 0 | 0 | 0 | 35 | 0 | 232 | 0 | 652 | 0 | 434 | 0 | 0 | 64 | 64
2021-11-10 | A68034 | 1 | 고탄소 | AE40B53M |  | Al 탈산 | B | 38 | 8 | 53400 | 79.48 | C | C | C |  | 1 | 1 |  | 1520 | 1540 | 4600 |  |  | 4600 | 54.37 | 10 | 84610 | 1612 |  | Y | 44 | 25 | [7 empty] | 이호남 | 2 |  |  | Y | [5 empty] | 186.71 | 0 | A |  | 1604 | 3 | 0.19 | 1558 | 1.28 | 72 | 28 | 253 | 4:13 | 25 | 25 | 53 | 0 |  | 0 |  | 600 | AR | 2021-11-11 00:25 | 2021-11-11 01:02 | 37 | 2021-11-11 00:25 | 38 |  |  |  |  | Y |  |  |  | Y | [5 empty] | 171.41 | 30.43 | [23 empty] | 13.82 | 0 | A | [9 empty] | 0 | 0 | 0 | 0 | 0 | 144 | 0 | 497 | 0 | 432 | 0 | 0 | 136 | 26
2021-11-10 | A68035 | 1 | 고탄소 | AE40B53M |  | Al 탈산 | B | 1 | 18 | 54000 | 74.43 | C | C | C |  | 1 | 1 |  | 1520 | 1583 | 3600 |  |  | 3600 | 35.46 | 12 | 101532 | 1601 | 363 | Y | 38 | 21 | [7 empty] | 이호남 | 2 |  | Y | [6 empty] | 116.42 | 0 | A |  | 1593 | 3 | 0.2 | 1554 | 1.08 | 68 | 31 | 242 | 4:02 | 25 | 25 | 54 | 0 |  | 0 |  | 700 | AR | 2021-11-11 01:29 | 2021-11-11 01:59 | 30 | 2021-11-11 01:28 | 31 |  |  |  |  | Y |  |  |  | Y | [5 empty] | 172.75 | 35.11 | [23 empty] | 20.56 | 0 | A | [9 empty] | 0 | 0 | 325 | 26 | 0 | 129 | 0 | 498 | 0 | 429 | 0 | 0 | 74 | 37
2021-11-10 | A68036 | 1 | 고탄소 | AE40B53M |  | Al 탈산 | B | 6 | 19 | 53200 | 75.33 | C | C | C |  | 1 | 1 |  | 1520 | 1552 | 4600 |  |  | 4600 | 45.31 | 12 | 101532 | 1598 |  | Y | 40 | 32 | [7 empty] | 이호남 | 2 |  | Y |  |  |  |  | 102.45 | 13-3 | 144.06 | 0 | A |  | 1592 | 3 | 0.18 | 1554 | 1.09 | 68 | 29 | 265 | 4:25 | 25 | 25 | 55 | 0 |  | 0 |  | 600 | AR | 2021-11-11 02:32 | 2021-11-11 03:05 | 32 | 2021-11-11 02:32 | 33 |  |  |  |  | Y |  |  |  | Y | [5 empty] | 166.18 | 28.01 | [23 empty] | 23.71 | 0 | A | [9 empty] | 0 | 0 | 202 | 16 | 0 | 159 | 0 | 499 | 0 | 430 | 0 | 0 | 0 | 17
2021-11-10 | A68037 | 1 | 고탄소 | AE40B53M |  | Al 탈산 | B | 32 | 17 | 53600 | 73.95 | C | C | C |  | 1 | 1 |  | 1520 | 1571 | 3900 |  |  | 3900 | 38.41 | 12 | 101532 | 1589 |  | Y | 39 | 28 | [7 empty] | 이호남 | 2 |  | Y | [6 empty] | 104.11 | 0 | A |  | 1587 | 3 | 0.18 | 1548 | 1.15 | 62 | 27 | 245 | 4:05 | 25 | 25 | 56 | 0 |  | 0 |  | 500 | AR | 2021-11-11 03:45 | 2021-11-11 04:10 | 25 | 2021-11-11 03:44 | 27 |  |  |  |  | Y |  |  |  | Y | [5 empty] | 148.86 | 23.88 | [23 empty] | 26.93 | 0 | A | [9 empty] | 0 | 0 | 218 | 38 | 0 | 147 | 0 | 498 | 0 | 433 | 0 | 0 | 73 | 4
2021-11-10 | A68038 | 1 | 고탄소 | AE40B53M | TUNDISH교체전 | Al 탈산 | B | 38 | 9 | 54100 | 81.77 | C | C | C |  | 1 | 1 |  | 1520 | 1562 | 4100 |  |  | 4100 | 49.68 | 10 | 82529 | 1596 | 355 | Y | 41 | 24 | [7 empty] | 이호남 | 2 |  | Y | [6 empty] | 181.76 | 0 | A |  | 1590 | 3 | 0.21 | 1553 | 0.95 | 67 | 28 | 336 | 5:36 | 25 | 25 | 57 | 0 |  | 0 |  | 500 | AR | 2021-11-11 04:52 | 2021-11-11 05:15 | 23 | 2021-11-11 04:50 | 25 |  |  |  |  | Y |  |  |  | Y | [5 empty] | 156.29 | 43.36 | [23 empty] | 0.07 | 0 | A | [9 empty] | 0 | 0 | 215 | 24 | 0 | 154 | 0 | 497 | 0 | 429 | 0 | 0 | 0 | 41
2021-11-10 | A68039 | 1 | 고탄소 | STB2 | TUNDISH교체 | Al 탈산 | B | 1 | 19 | 53700 | 83.98 | C | C | A |  | 1 | 1 |  | 1520 | 1536 | 6600 |  |  | 6600 | 65 | 12 | 101532 | 1583 |  | Y | 44 | 39 | [7 empty] | 이호남 | 2 | [6 empty] | 102.35 | 13-3 | 208.09 | 0 | A |  | 1582 | 3 | 0.18 | 1553 | 0.76 | 97 | 36 | 247 | 4:07 | 25 | 26 | 58 | 0 |  | 0 |  | 600 | AR | 2021-11-11 06:06 | 2021-11-11 06:45 | 39 | 2021-11-11 06:04 | 41 |  |  |  |  | Y |  |  |  | Y | [5 empty] | 117.58 | 46.46 | [19 empty] | 2 | 1.97 |  |  | 0.04 | 0 | A | [9 empty] | 0 | 42 | 276 | 9 | 0 | 128 | 0 | 693 | 0 | 507 | 0 | 0 | 85 | 41 |  |  |  |  | 1
2021-11-10 | A68040 | 1 | 고탄소 | STB2 |  | Al 탈산 | B | 6 | 20 | 53200 | 85.77 | C | A | A |  | 1 | 1 |  | 1520 | 1544 | 5400 |  |  | 5400 | 63.82 | 10 | 84610 | 1553 |  | Y | 47 | 31 | [7 empty] | 이호남 | 2 |  | Y |  |  |  |  | 101.55 | 13-2 | 160.51 | 0 | A |  | 1553 | 3 | 0.18 | 1523 | 0.77 | 67 | 32 | 297 | 4:57 | 25 | 26 | 59 | 0 |  | 0 |  | 400 | AR | 2021-11-11 07:17 | 2021-11-11 07:48 | 31 | 2021-11-11 07:16 | 32 |  |  |  |  | Y |  |  |  | Y | [5 empty] | 125.29 | 41.48 | [20 empty] | 1.63 |  |  | 2.36 | 0 | A | [9 empty] | 0 | 33 | 234 | 9 | 0 | 126 | 0 | 694 | 0 | 399 | 0 | 0 | 166 | 46
2021-11-11 | A68041 | 1 | 고탄소 | STB2 |  | Al 탈산 | B | 32 | 18 | 53600 | 84.05 | A | A | A |  | 1 | 1 |  | 1520 | 1557 | 4900 |  |  | 4900 | 57.91 | 10 | 84610 | 1567 |  | Y | 43 | 27 |  |  | A68038 |  |  |  |  | 조관훈 | 2 |  | Y |  |  |  |  | 101.7 | 13-3 | 146.09 | 0 | A |  | 1567 | 3 | 0.19 | 1528 | 0.98 | 72 | 35 | 349 | 5:49 | 25 | 26 | 60 | 0 |  | 0 |  | 400 | AR | 2021-11-11 08:16 | 2021-11-11 08:52 | 35 | 2021-11-11 08:15 | 37 |  |  |  |  | Y |  |  |  | Y | [5 empty] | 128.22 | 46.7 | [20 empty] | 1.38 |  |  | 4.42 | 0 | A | [9 empty] | 0 | 9 | 288 | 0 | 0 | 128 | 0 | 642 | 0 | 398 | 0 | 0 | 163 | 46
2021-11-11 | A68042 | 1 | 고탄소 | STB2 |  | Al 탈산 | B | 38 | 10 | 53800 | 90.37 | A | A | A |  | 1 | 1 |  | 1520 | 1563 | 5800 |  |  | 5800 | 57.12 | 12 | 101532 | 1569 |  | Y | 53 | 33 |  |  | A68039 |  |  |  |  | 조관훈 | 2 |  |  | Y | [5 empty] | 181.86 | 0 | A |  | 1569 | 3 | 0.19 | 1531 | 1.03 | 75 | 39 | 262 | 4:22 | 25 | 26 | 61 | 0 |  | 0 |  | 600 | AR | 2021-11-11 09:22 | 2021-11-11 09:54 | 32 | 2021-11-11 09:22 | 32 |  |  |  |  | Y |  |  |  | Y | [5 empty] | 122.45 | 39.92 | [20 empty] | 1.66 |  |  | 6.91 | 0 | A | [9 empty] | 0 | 32 | 250 | 11 | 0 | 126 | 0 | 744 | 0 | 598 | 0 | 0 | 234 | 64
2021-11-11 | A68043 | 1 | 고탄소 | STB2 |  | Al 탈산 | B | 1 | 20 | 54000 | 95.93 | A | A | A |  | 1 | 1 |  | 1520 | 1538 | 6500 |  |  | 6500 | 64.02 | 12 | 101532 | 1563 |  | Y | 46 | 39 |  |  | A68040 |  |  |  |  | 조관훈 | 2 |  |  | Y |  |  |  | 102.75 | 13-4 | 187.53 | 0 | A |  | 1563 | 3 | 0.19 | 1522 | 0.85 | 66 | 31 | 266 | 4:26 | 25 | 25 | 62 | 0 |  | 0 |  | 500 | AR | 2021-11-11 10:28 | 2021-11-11 10:58 | 30 | 2021-11-11 10:26 | 33 |  |  |  |  | Y |  |  |  | Y | [5 empty] | 151.97 | 103.73 | [20 empty] | 1.08 |  |  | 0.07 | 0 | A | [9 empty] | 0 | 18 | 256 | 0 | 0 | 129 | 0 | 942 | 0 | 598 | 0 | 0 | 210 | 16
2021-11-11 | A68044 | 1 | 고탄소 | STB2 |  | Al 탈산 | B | 6 | 21 | 53100 | 99.08 | A | A | A |  | 1 | 1 |  | 1520 | 1592 | 4800 |  |  | 4800 | 47.28 | 12 | 101532 | 1567 |  | Y | 45 | 27 |  |  | A68041 |  |  |  |  | 조관훈 | 2 |  |  | Y |  |  |  | 102.65 | 13-3 | 160.62 | 0 | A |  | 1567 | 3 | 0.2 | 1524 | 0.84 | 68 | 32 | 268 | 4:28 | 25 | 26 | 63 | 0 |  | 0 |  | 500 | AR | 2021-11-11 11:32 | 2021-11-11 12:01 | 28 | 2021-11-11 11:30 | 31 |  |  |  |  | Y |  |  |  | Y | [5 empty] | 155 | 120.55 | [20 empty] | 0.937 |  |  | 0 | 0 | A | [9 empty] | 0 | 27 | 237 | 0 | 0 | 126 | 0 | 743 | 0 | 591 | 0 | 0 | 210 | 20
2021-11-11 | A68045 | 1 | 고탄소 | STB2 |  | Al 탈산 | B | 32 | 19 | 52900 | 77.03 | A | A | A |  | 1 | 1 |  | 1520 | 1534 | 5400 |  |  | 5400 | 63.82 | 10 | 84610 | 1560 |  | Y | 41 | 30 |  |  | A68042 |  |  |  |  | 조관훈 | 2 |  | Y |  |  |  |  | 100.95 | 13-2 | 139.57 | 0 | A |  | 1560 | 3 | 0.2 | 1528 | 0.94 | 72 | 37 | 200 | 3:20 | 25 | 25 | 64 | 0 |  | 0 |  | 700 | AR | 2021-11-11 12:49 | 2021-11-11 13:04 | 14 | 2021-11-11 12:47 | 16 |  |  |  |  | Y |  |  |  | Y | [5 empty] | 164.7 | 30.1 | [20 empty] | 1.277 |  |  | 0.02 | 0 | A | [9 empty] | 0 | 41 | 299 | 0 | 0 | 127 | 0 | 495 | 0 | 398 | 0 | 0 | 154 | 30
2021-11-11 | A68046 | 1 | 고탄소 | STB2 |  | Al 탈산 | B | 38 | 11 | 53100 | 76.03 | A | A | A |  | 1 | 1 |  | 1520 | 1544 | 5500 |  |  | 5500 | 54.17 | 12 | 101532 | 1557 |  | Y | 41 | 31 |  |  | A68043 |  |  |  |  | 조관훈 | 2 |  | Y |  |  |  |  | 103.8 | 13-7 | 74.2 | 0 | A |  | 1557 | 3 | 0.22 | 1522 | 1 | 66 | 34 | 283 | 4:43 | 25 | 25 | 65 | 0 |  | 0 |  | 600 | AR | 2021-11-11 13:46 | 2021-11-11 14:07 | 21 | 2021-11-11 13:45 | 22 |  |  |  |  | Y |  |  |  | Y | [5 empty] | 205.44 | 22.38 | [20 empty] | 1.217 |  |  | 1.21 | 0 | A | [9 empty] | 0 | 0 | 181 | 19 | 0 | 128 | 0 | 947 | 0 | 593 | 0 | 0 | 186 | 56
2021-11-11 | A68047 | 1 | 고탄소 | STB2 |  | Al 탈산 | B | 1 | 21 | 54100 | 75.08 | A | B | B |  | 1 | 1 |  | 1520 | 1544 | 4900 |  |  | 4900 | 57.91 | 10 | 84610 | 1564 |  | Y | 40 | 29 |  |  | A58044 |  |  |  |  | 조관훈 | 2 | [6 empty] | 101.25 | 13-2 | 173.02 | 0 | A |  | 1559 | 3 | 0.21 | 1522 | 0.95 | 66 | 32 | 265 | 4:25 | 25 | 26 | 66 | 0 |  | 0 |  | 480 | AR | 2021-11-11 14:43 | 2021-11-11 15:11 | 28 | 2021-11-11 14:42 | 29 |  |  |  |  | Y |  |  |  | Y | [5 empty] | 145.48 | 50.28 | [20 empty] | 0.914 |  |  | 6.1 | 0 | A | [9 empty] | 0 | 22 | 170 | 0 | 0 | 126 | 0 | 694 | 0 | 497 | 0 | 0 | 97 | 47
2021-11-11 | A68048 | 1 | 고탄소 | STB2 |  | Al 탈산 | B | 6 | 22 | 52700 | 74.1 | B | B | B |  | 1 | 1 |  | 1520 | 1565 | 3800 |  |  | 3800 | 44.91 | 10 | 84610 | 1573 |  | Y | 41 | 22 | [7 empty] | 김형철 | 2 |  | Y |  |  |  |  | 96.9 | 12-7 | 171.33 | 0 | A |  | 1564 | 3 | 0.22 | 1530 | 0.89 | 74 | 35 | 277 | 4:37 | 25 | 25 | 67 | 0 |  | 0 |  | 480 | AR | 2021-11-11 15:41 | 2021-11-11 16:13 | 32 | 2021-11-11 15:40 | 33 |  |  |  |  | Y |  |  |  | Y | [5 empty] | 146.36 | 42.76 | [20 empty] | 1.054 |  |  | 11.02 | 0 | A | [9 empty] | 0 | 26 | 181 | 0 | 0 | 126 | 0 | 497 | 0 | 397 | 0 | 0 | 0 | 35
2021-11-11 | A68049 | 1 | 고탄소 | STB2 |  | Al 탈산 | B | 32 | 20 | 52900 | 79.6 | B | B | B |  | 1 | 1 |  | 1520 | 1555 | 4700 |  |  | 4700 | 55.55 | 10 | 84610 | 1542 |  | Y | 41 | 31 | [7 empty] | 김형철 | 2 |  | Y |  |  |  |  | 105.15 | 13-6 | 171.47 | 0 | A |  | 1542 | 3 | 0.22 | 1514 | 0.65 | 58 | 29 | 266 | 4:26 | 25 | 25 | 68 | 0 |  | 0 |  | 480 | AR | 2021-11-11 16:56 | 2021-11-11 17:10 | 14 | 2021-11-11 16:54 | 16 |  |  |  |  | Y |  |  |  | Y | [5 empty] | 145.78 | 72.68 | [20 empty] | 1.34 |  |  | 0.15 | 0 | A | [9 empty] | 0 | 66 | 295 | 0 | 0 | 108 | 0 | 497 | 0 | 399 | 0 | 0 | 0 | 66
2021-11-11 | A68050 | 1 | 고탄소 | STB2 |  | Al 탈산 | B | 38 | 12 | 53500 | 73.47 | B | B | B |  | 1 | 1 |  | 1520 | 1544 | 4700 |  |  | 4700 | 46.29 | 12 | 101532 | 1564 |  | Y | 41 | 27 | [7 empty] | 김형철 | 2 |  | Y |  |  |  |  | 104.45 | 13-7 | 210.17 | 0 | A |  | 1564 | 3 | 0.25 | 1522 | 1.11 | 66 | 31 | 307 | 5:07 | 25 | 25 | 69 | 0 |  | 0 |  | 480 | AR | 2021-11-11 17:53 | 2021-11-11 18:16 | 23 | 2021-11-11 17:51 | 24 |  |  |  |  | Y |  |  |  | Y | [5 empty] | 148.42 | 37.91 | [20 empty] | 1.194 |  |  | 4.29 | 0 | A | [9 empty] | 0 | 43 | 245 | 0 | 0 | 108 | 0 | 716 | 0 | 399 | 0 | 0 | 52 | 94
2021-11-11 | A68051 | 1 | 고탄소 | STB2 |  | Al 탈산 | B | 1 | 22 | 53700 | 71.47 | B | B | B |  | 1 | 1 |  | 1520 | 1545 | 4400 |  |  | 4400 | 43.34 | 12 | 101532 | 1559 |  | Y | 41 | 26 | [7 empty] | 김형철 | 2 |  | Y |  |  |  |  | 97.8 | 12-8 | 205.23 | 0 | A |  | 1559 | 3 | 0.25 | 1516 | 1.16 | 60 | 26 | 263 | 4:23 | 25 | 25 | 70 | 0 |  | 0 |  | 480 | AR | 2021-11-11 18:52 | 2021-11-11 19:19 | 27 | 2021-11-11 18:50 | 29 |  |  |  |  | Y |  |  |  | Y | [5 empty] | 145.15 | 39.58 | [20 empty] | 1.081 |  |  | 0.14 | 0 | A | [9 empty] | 0 | 25 | 257 | 0 | 0 | 109 | 0 | 651 | 0 | 504 | 0 | 0 | 25 | 39
2021-11-11 | A68052 | 1 | 고탄소 | STB2 |  | Al 탈산 | B | 6 | 23 | 52800 | 75.3 | B | B | B |  | 1 | 1 |  | 1520 | 1537 | 4800 |  |  | 4800 | 47.28 | 12 | 101532 | 1566 |  | Y | 41 | 27 | [7 empty] | 김형철 | 2 |  | Y |  |  |  |  | 99.8 | 12-10 | 206.48 | 0 | A |  | 1566 | 3 | 0.25 | 1522 | 1.16 | 66 | 32 | 304 | 5:04 | 25 | 25 | 71 | 0 |  | 0 |  | 480 | AR | 2021-11-11 19:56 | 2021-11-11 20:19 | 22 | 2021-11-11 19:54 | 24 |  |  |  |  | Y |  |  |  | Y | [5 empty] | 147.65 | 40.63 | [20 empty] | 0.825 |  |  | 0.01 | 0 | A | [9 empty] | 0 | 25 | 253 | 0 | 0 | 106 | 0 | 498 | 0 | 399 | 0 | 0 | 0 | 56
2021-11-11 | A68053 | 1 | 고탄소 | STB2 |  | Al 탈산 | B | 32 | 21 | 53100 | 76.6 | B | B | B |  | 1 | 1 |  | 1520 | 1538 | 4800 |  |  | 4800 | 56.73 | 10 | 84610 | 1560 |  | Y | 42 | 28 | [7 empty] | 김형철 | 2 |  | Y |  |  |  |  | 107.8 | 13-9 | 177.95 | 0 | A |  | 1560 | 3 | 0.25 | 1520 | 0.93 | 64 | 31 | 264 | 4:24 | 25 | 25 | 72 | 0 |  | 0 |  | 480 | AR | 2021-11-11 20:58 | 2021-11-11 21:19 | 22 | 2021-11-11 20:56 | 23 |  |  |  |  | Y |  |  |  | Y | [5 empty] | 144.43 | 77.3 | [20 empty] | 0.844 |  |  | 1.29 | 0 | A | [9 empty] | 0 | 43 | 197 | 0 | 0 | 108 | 0 | 498 | 0 | 398 | 0 | 0 | 0 | 89
2021-11-11 | A68054 | 1 | 고탄소 | STB2 |  | Al 탈산 | B | 38 | 13 | 53300 | 73.27 | B | B | C |  | 1 | 1 |  | 1520 | 1541 | 4700 |  |  | 4700 | 46.29 | 12 | 101532 | 1556 |  | Y | 40 | 28 | [7 empty] | 김형철 | 2 |  | Y |  |  |  |  | 105.05 | 13-8 | 184.26 | 0 | A |  | 1556 | 3 | 0.25 | 1518 | 0.97 | 62 | 29 | 289 | 4:49 | 25 | 25 | 73 | 0 |  | 0 |  | 500 | AR | 2021-11-11 22:00 | 2021-11-11 22:26 | 25 | 2021-11-11 22:00 | 26 |  |  |  |  | Y |  |  |  | Y | [5 empty] | 150.34 | 51.75 | [20 empty] | 0.785 |  |  | 2.62 | 0 | A | [9 empty] | 0 | 41 | 220 | 0 | 0 | 108 | 0 | 498 | 0 | 399 | 0 | 0 | 0 | 64
2021-11-11 | A68055 | 1 | 고탄소 | STB2 |  | Al 탈산 | B | 1 | 23 | 54200 | 74.95 | B | C | C |  | 1 | 1 |  | 1520 | 1545 | 4200 |  |  | 4200 | 41.37 | 12 | 101532 | 1561 |  | Y | 41 | 24 | [7 empty] | 김형철 | 2 |  | Y |  |  |  |  | 93.3 | 12-2 | 222.98 | 0 | A |  | 1558 | 3 | 0.24 | 1525 | 0.97 | 69 | 32 | 259 | 4:19 | 25 | 25 | 74 | 0 |  | 0 |  | 500 | AR | 2021-11-11 23:00 | 2021-11-11 23:29 | 29 | 2021-11-11 22:59 | 30 |  |  |  |  | Y |  |  |  | Y | [5 empty] | 150.24 | 23.08 | [20 empty] | 0.985 |  |  | 14.51 | 0 | A | [9 empty] | 0 | 24 | 198 | 0 | 0 | 108 | 0 | 497 | 0 | 399 | 0 | 0 | 63 | 10
2021-11-11 | A68056 | 1 | 고탄소 | STB2 |  | Al 탈산 | B | 6 | 24 | 52700 | 80.1 | C | C | C |  | 1 | 1 |  | 1520 | 1532 | 5800 |  |  | 5800 | 57.12 | 12 | 101532 | 1546 |  | Y | 41 | 33 | [7 empty] | 이호남 | 2 |  | Y |  |  |  |  | 107.7 | 13-8 | 217.06 | 0 | A |  | 1546 | 3 | 0.24 | 1518 | 0.72 | 62 | 29 | 327 | 5:27 | 25 | 25 | 75 | 0 |  | 0 |  | 500 | AR | 2021-11-12 00:06 | 2021-11-12 00:28 | 21 | 2021-11-12 00:06 | 22 |  |  |  |  | Y |  |  |  | Y | [5 empty] | 155.39 | 44.17 | [20 empty] | 0.883 |  |  | 25.84 | 0 | A | [9 empty] | 0 | 40 | 222 | 27 | 0 | 117 | 0 | 838 | 0 | 663 | 0 | 0 | 172 | 54
2021-11-11 | A68057 | 1 | 고탄소 | STB2 |  | Al 탈산 | B | 32 | 22 | 53300 | 83.63 | C | C | C |  | 1 | 1 |  | 1520 | 1537 | 5600 |  |  | 5600 | 66.19 | 10 | 84610 | 1544 |  | Y | 43 | 32 | [7 empty] | 이호남 | 2 |  | Y |  |  |  |  | 100.2 | 12-10 | 218.09 | 0 | A |  | 1544 | 3 | 0.23 | 1516 | 0.74 | 60 | 28 | 264 | 4:24 | 25 | 25 | 76 | 0 |  | 0 |  | 500 | AR | 2021-11-12 01:08 | 2021-11-12 01:34 | 25 | 2021-11-12 01:06 | 28 |  |  |  |  | Y |  |  |  | Y | [5 empty] | 152.54 | 46.1 | [20 empty] | 1.067 |  |  | 0 | 0 | B | [9 empty] | 0 | 14 | 228 | 0 | 0 | 116 | 0 | 837 | 0 | 647 | 0 | 0 | 161 | 19
2021-11-11 | B67457 | 2 | 저탄소 | ATA105I18 |  | Al 탈산 | I | 30 | 48 | 50100 | 279.33 | C | C |  | C | 1 |  | 1 | 1560 | 1618 | 7700 |  |  | 7700 | 96.01 | 9 | 80200 | 1711 |  | INGOT | 61 | 44 | [7 empty] | 문성민 | [5 empty] | Y |  | 86.8 | 11-1 | 216.98 | 0 | A |  | 1704 | 1 | 0.36 | 1591 | 2.31 | 81 |  | 430 | 7:10 | 25 | 26 | 0 | 1 |  | 120.18 | 0 | 0 | AR | 2021-11-12 01:54 |  | 28 | 2021-11-12 01:45 | [5 empty] | Y | [9 empty] | 39.04 | 0 | 장시간 대기래들 | [17 empty] | 1 |  |  |  |  | 0 | 0 | B | [9 empty] | 0 | 0 | 604 | 35 | 0 | 212 | 0 | 959 | 0 | 462 | 0 | 0 | 84 | 10
2021-11-11 | A68058 | 1 | 고탄소 | STB2 | TUNDISH교체전 | Al 탈산 | B | 38 | 14 | 53000 | 78.95 | C | C | C |  | 1 | 1 |  | 1520 | 1590 | 3400 |  |  | 3400 | 39.34 | 12 | 86418 | 1547 |  | Y | 41 | 21 | [7 empty] | 이호남 | 2 |  | Y |  |  |  |  | 101.1 | 13-3 | 158.16 | 0 | A |  | 1547 | 3 | 0.24 | 1518 | 0.78 | 62 | 28 | 330 | 5:30 | 25 | 25 | 77 | 0 |  | 0 |  | 450 | AR | 2021-11-12 02:01 | 2021-11-12 02:36 | 35 | 2021-11-12 01:59 | 37 |  |  |  |  | Y |  |  |  | Y | [5 empty] | 144 | 29.16 | [20 empty] | 0.892 |  |  | 0.15 | 0 | A | [9 empty] | 0 | 25 | 98 | 25 | 0 | 117 | 0 | 695 | 0 | 537 | 0 | 0 | 96 | 38
2021-11-11 | B67458 | 2 | 저탄소 | SCM415C2 |  | Al 탈산 | I | 16 | 29 | 54350 | 106.93 | C | C |  | C | 1 |  | 1 | 1560 | 1534 | 9700 |  |  | 9700 | 114.12 | 10 | 85000 | 1667 |  | INGOT | 54 | 51 | [7 empty] | 추창도 | [5 empty] | Y |  | 95.75 | 12-4 | 194.33 | 0 | A |  | 1680 | 1 | 0.35 | 1596 | 1.93 | 80 |  | 300 | 5:00 | 20 | 21 | 0 | 2 |  | 169.98 | 0 | 0 | N2 | 2021-11-12 03:11 |  | 26 | 2021-11-12 03:00 | [5 empty] | Y | [9 empty] | 0 | 41.68 | 장시간 대기래들 | [15 empty] | 0.8 |  | 1.2 |  |  |  |  | 0.34 | 0.34 | A | [9 empty] | 619 | 563 | 0 | 0 | 0 | 344 | 0 | 1050 | 0 | 462 | 0 | 0 | 51 | 0
2021-11-11 | A68059 | 1 | 고탄소 | STB2D | TUNDISH교체 | Al 탈산 | B | 1 | 24 | 54200 | 82.6 | C | C | C |  | 1 | 1 |  | 1520 | 1554 | 6000 |  |  | 6000 | 70.91 | 10 | 84610 | 1582 |  | Y | 40 | 38 | [7 empty] | 이호남 | 2 |  | Y |  |  |  |  | 101.1 | 13-1 | 246.66 | 0 | A |  | 1590 | 3 | 0.24 | 1546 | 1.07 | 92 | 32 | 285 | 4:45 | 25 | 25 | 78 | 0 |  | 0 |  | 600 | AR | 2021-11-12 03:19 | 2021-11-12 04:02 | 43 | 2021-11-12 03:17 | 45 |  |  |  |  | Y |  |  |  | Y | [5 empty] | 177.6 | 59.82 | [19 empty] | 1.99 |  |  |  | 0 | 0 | A | [9 empty] | 0 | 23 | 159 | 22 | 0 | 0 | 0 | 736 | 0 | 0 | 0 | 0 | 107 | 30 |  |  |  |  | 1
2021-11-11 | B67459 | 2 | 저탄소 | SCM420C2 |  | Al 탈산 | I | 33 | 40 | 52250 | 113.88 | C | C |  | C | 1 |  | 1 | 1560 | 1568 | 10000 |  |  | 10000 | 100.81 | 16 | 99200 | 1683 |  | INGOT | 61 | 52 |  |  | B67457 | 03 |  |  |  | 추창도 | [7 empty] | 106.65 | 13-3 | 200.46 | 0 | A |  | 1682 | 1 | 0.36 | 1599 | 1.77 | 87 |  | 264 | 4:24 | 20 | 23 | 0 | 3 |  | 200.88 | 0 | 0 | N2 | 2021-11-12 04:39 |  | 32 | 2021-11-12 04:28 | [5 empty] | Y | [8 empty] | 4 | 0 | 52.43 | 장시간 대기래들 | [17 empty] | 1.1 |  |  |  |  | 0.52 | 0.52 | A | [9 empty] | 1542 | 0 | 0 | 0 | 0 | 344 | 0 | 548 | 0 | 252 | 0 | 0 | 0 | 11
2021-11-11 | A68060 | 1 | 고탄소 | STB2D |  | Al 탈산 | B | 6 | 25 | 54900 | 84.13 | C | C | C |  | 1 | 1 |  | 1520 | 1515 | 6300 |  |  | 6300 | 74.46 | 10 | 84610 | 1555 |  | Y | 43 | 37 | [7 empty] | 이호남 | 2 |  | Y |  |  |  |  | 98.6 | 12-8 | 161.73 | 0 | A |  | 1555 | 3 | 0.22 | 1509 | 1.15 | 55 | 18 | 378 | 6:18 | 25 | 25 | 79 | 0 |  | 0 |  | 500 | AR | 2021-11-12 04:34 | 2021-11-12 05:02 | 29 | 2021-11-12 04:32 | 31 |  |  |  |  | Y |  |  |  | Y | [5 empty] | 159.91 | 45.38 | [23 empty] | 11.54 | 0 | A | [9 empty] | 0 | 38 | 227 | 30 | 0 | 0 | 0 | 1071 | 0 | 0 | 0 | 0 | 278 | 38
2021-11-11 | B67460 | 2 | 저탄소 | SCM420HI |  | Al 탈산 | I | 37 | 65 | 50550 | 117.35 | C | C |  | C | 1 |  | 1 | 1560 | 1561 | 10600 |  |  | 10600 | 120.45 | 8 | 88000 | 1673 |  | INGOT | 64 | 52 |  |  | B67458 | 05 |  |  |  | 추창도 | [5 empty] | Y |  | 98.55 | 11-10 | 307.75 | 0 | A |  | 1687 | 1 | 0.34 | 1600 | 1.73 | 90 |  | 331 | 5:31 | 20 | 21 | 0 | 4 |  | 100.52 | 0 | 0 | AR | 2021-11-12 05:57 |  | 39 | 2021-11-12 05:47 | [5 empty] | Y | [9 empty] | 28.29 | 0 | 대기래들 | [15 empty] | 0.6 |  | 0.9 |  |  |  |  | 0 | 0 | A | [9 empty] | 1552 | 200 | 0 | 13 | 0 | 350 | 0 | 1008 | 0 | 251 | 0 | 0 | 87 | 6
2021-11-11 | A68061 | 1 | 고탄소 | STB2D |  | Al 탈산 | B | 32 | 23 | 52900 | 91.5 | C | C | C |  | 1 | 1 |  | 1520 | 1585 | 4900 |  |  | 4900 | 48.26 | 12 | 101532 | 1551 |  | Y | 45 | 28 | [7 empty] | 이호남 | 2 |  | N |  |  |  |  | 105.95 | 13-6 | 239.06 | 0 | A |  | 1551 | 3 | 0.24 | 1519 | 0.71 | 65 | 25 | 273 | 4:33 | 25 | 25 | 80 | 0 |  | 0 |  | 300 | AR | 2021-11-12 05:43 | 2021-11-12 06:03 | 20 | 2021-11-12 05:40 | 22 |  |  |  |  | Y |  |  |  | Y | [5 empty] | 128.75 | 86.63 | [23 empty] | 0.01 | 0 | A | [9 empty] | 0 | 24 | 235 | 15 | 0 | 0 | 0 | 895 | 0 | 0 | 0 | 0 | 181 | 75
2021-11-11 | A68062 | 1 | 중탄소 | SCM440J | 연주시작 | Al 탈산 | B | 38 | 15 | 0 | 109.17 | C | A |  | A | 1 |  | 1 | 1530 | 1621 | 8800 |  |  | 8800 | 90.6 | 12 | 97130 | 1652 |  | Y | 59 | 47 | [7 empty] | 이호남 | 2 |  |  | Y |  |  |  | 160.95 |  | 241.23 | 0 | A |  | 1650 | 1 | 0.3 | 1581 | 1.47 | 86 | 39 | 226 | 3:46 | 15 | 21 | 0 | 5 |  | 66.44 | 0 | 0 | AR | 2021-11-12 07:00 | 2021-11-12 07:26 | 26 | 2021-11-12 06:47 | 39 |  |  |  |  | N | [8 empty] | 3.5 | 0.52 | 17.25 | [16 empty] | 0.8 |  |  | 2.67 | 2.24 |  |  | 0.29 | 0.29 | A | [9 empty] | 1352 | 0 | 599 | 165 | 0 | 109 | 0 | 915 | 0 | 0 | 0 | 0 | 206 | 20 |  |  | 6 |  | 1
2021-11-11 | B67461 | 2 | 고탄소 | STB2D |  | Al 탈산 | B | 30 | 49 | 52000 | 99.93 | C | A | A |  | 1 | 1 |  | 1530 | 1586 | 4700 |  |  | 4700 | 46.29 | 12 | 101532 | 1564 |  | Y | 50 | 30 |  |  | B67459 | 06 |  |  |  | 추창도 | 2 | [6 empty] | 101.95 | 12-6 | 88.66 | 0 | A |  | 1564 | 3 | 0.24 | 1522 | 0.84 | 68 | 34 | 259 | 4:19 | 25 | 25 | 81 | 0 |  | 0 |  | 400 | AR | 2021-11-12 07:02 | 2021-11-12 07:14 | 12 | 2021-11-12 07:01 | 12 | [14 empty] | 120.18 | 116.49 | [23 empty] | 1.67 | 0 | B | [9 empty] | 0 | 1667 | 0 | 75 | 0 | 184 | 0 | 1155 | 0 | 207 | 0 | 0 | 152 | 25
2021-11-12 | A68063 | 1 | 고탄소 | STB2D |  | Al 탈산 | B | 1 | 25 | 54000 | 92.43 | A | A | A |  | 1 | 1 |  | 1520 | 1522 | 7100 |  |  | 7100 | 69.93 | 12 | 101532 | 1555 | 352 | Y | 55 | 41 |  |  | A68060 |  |  |  |  | 조관훈 | 2 |  |  | Y |  |  |  | 106.05 | 13-6 | 196.62 | 0 | A |  | 1555 | 3 | 0.24 | 1522 | 0.89 | 68 | 35 | 265 | 4:25 | 25 | 25 | 82 | 0 |  | 0 |  | 500 | AR | 2021-11-12 07:50 | 2021-11-12 08:14 | 24 | 2021-11-12 07:50 | 24 |  |  |  |  | Y |  |  |  | Y | [5 empty] | 132.78 | 42.06 | [23 empty] | 12.7 | 0 | B | [9 empty] | 0 | 0 | 182 | 0 | 0 | 0 | 0 | 1491 | 0 | 0 | 0 | 0 | 424 | 24
2021-11-12 | B67462 | 2 | 중탄소 | SCM440J |  | Al 탈산 | B | 16 | 30 | 52800 | 99.27 | A | A |  | A | 1 |  | 1 | 1540 | 1539 | 8000 |  |  | 8000 | 89.85 | 11 | 89039 | 1638 |  | Y | 49 | 40 |  |  | B67460 | 08 |  |  |  | 박용우 | 2 |  |  | Y |  |  |  | 100.3 | 12-9 | 52.62 | 121.04 | A |  | 1620 | 1 | 0.28 | 1569 | 1.16 | 74 | 35 | 324 | 5:24 | 15 | 16 | 0 | 6 |  | 26.71 | 0 | 0 | AR | 2021-11-12 08:15 | 2021-11-12 08:36 | 22 | 2021-11-12 08:01 | 36 |  |  |  |  | N | [8 empty] | 5 | 10.9 | 0 | [23 empty] | 0.05 | 0.05 | A | [9 empty] | 1300 | 0 | 0 | 7 | 0 | 174 | 0 | 847 | 0 | 206 | 0 | 0 | 151 | 22 |  |  | 6
2021-11-12 | A68064 | 1 | 고탄소 | STB2D |  | Al 탈산 | B | 33 | 41 | 52500 | 90.9 | A | A | A |  | 1 | 1 |  | 1520 | 1535 | 5900 |  |  | 5900 | 69.73 | 10 | 84610 | 1565 |  | Y | 40 | 33 |  |  | A68061 |  |  |  |  | 조관훈 | 2 |  |  | Y |  |  |  | 108.05 | 13-4 | 250.14 | 0 | A |  | 1565 | 3 | 0.23 | 1525 | 0.83 | 71 | 32 | 331 | 5:31 | 25 | 25 | 83 | 0 |  | 0 |  | 600 | AR | 2021-11-12 08:51 | 2021-11-12 09:20 | 29 | 2021-11-12 08:49 | 31 |  |  |  |  | Y |  |  |  | Y | [5 empty] | 186.97 | 99.31 | [23 empty] | 0.03 | 0 | A | [9 empty] | 0 | 39 | 153 | 26 | 0 | 0 | 0 | 1095 | 0 | 0 | 0 | 0 | 281 | 32
2021-11-12 | B67463 | 2 | 중탄소 | SCM440J |  | Al 탈산 | B | 6 | 26 | 54400 | 84.12 | A | A |  | A | 1 |  | 1 | 1540 | 1549 | 6700 |  |  | 6700 | 80.6 | 11 | 83127 | 1634 |  | Y | 42 | 35 | [7 empty] | 박용우 | 2 | [8 empty] | 214.44 | 0 | A |  | 1618 | 1 | 0.28 | 1561 | 1.53 | 66 | 22 | 239 | 3:59 | 15 | 16 | 0 | 7 |  | 29.54 | 0 | 0 | AR | 2021-11-12 09:04 | 2021-11-12 09:42 | 38 | 2021-11-12 08:55 | 47 |  |  |  |  | N | [8 empty] | 5 | 15.98 | 0 | [23 empty] | 0.09 | 0.09 | A | [9 empty] | 1374 | 0 | 109 | 0 | 0 | 240 | 0 | 500 | 0 | 252 | 0 | 0 | 0 | 12 |  |  | 6
2021-11-12 | A68065 | 1 | 고탄소 | STB2D |  | Al 탈산 | B | 32 | 24 | 53600 | 80.15 | A | A | A |  | 1 | 1 |  | 1520 | 1536 | 6000 |  |  | 6000 | 59.09 | 12 | 101532 | 1554 |  | Y | 43 | 34 |  |  | A68062 |  |  |  |  | 조관훈 | 2 |  |  | Y |  |  |  | 107.3 | 13-8 | 203.26 | 0 | A |  | 1554 | 3 | 0.23 | 1521 | 0.89 | 67 | 28 | 268 | 4:28 | 25 | 26 | 84 | 0 |  | 0 |  | 600 | AR | 2021-11-12 09:48 | 2021-11-12 10:26 | 39 | 2021-11-12 09:47 | 39 |  |  |  |  | Y |  |  |  | Y | [5 empty] | 183.65 | 34.85 | [23 empty] | 1.18 | 0 | A | [9 empty] | 0 | 27 | 150 | 9 | 0 | 0 | 0 | 1041 | 0 | 0 | 0 | 0 | 311 | 19
2021-11-12 | B67464 | 2 | 중탄소 | SCM440 |  | Al 탈산 | B | 37 | 66 | 50100 | 89.27 | A | A |  | A | 1 |  | 1 | 1540 | 1521 | 7100 |  |  | 7100 | 73.3 | 12 | 96862 | 1627 |  | Y | 43 | 36 | [7 empty] | 박용우 | 2 | [6 empty] | 98.6 | 11-10 | 1.28 | 308.95 | A |  | 1618 | 1 | 0.28 | 1563 | 1.39 | 67 | 30 | 295 | 4:55 | 15 | 16 | 0 | 8 |  | 79.52 | 0 | 0 | N2 | 2021-11-12 10:06 | 2021-11-12 10:40 | 34 | 2021-11-12 09:56 | 44 |  |  |  |  | N | [8 empty] | 5 | 0.34 | 23.92 | [20 empty] | 0.47 |  |  | 0.38 | 0.38 | A | [9 empty] | 1427 | 0 | 84 | 23 | 0 | 217 | 0 | 607 | 0 | 254 | 0 | 0 | 0 | 22 |  |  | 6
2021-11-12 | A68066 | 1 | 고탄소 | STB2D | TUNDISH교체전 | Al 탈산 | B | 30 | 50 | 50700 | 84.58 | A | A | A |  | 1 | 1 |  | 1520 | 1520 | 6200 |  |  | 6200 | 68.51 | 12 | 90500 | 1560 |  | Y | 45 | 35 |  |  | A68063 |  |  |  |  | 조관훈 | 2 |  |  | Y |  |  |  | 102.8 | 12-7 | 245.64 | 0 | A |  | 1560 | 3 | 0.22 | 1527 | 0.87 | 73 | 30 | 298 | 4:58 | 25 | 25 | 85 | 0 |  | 0 |  | 600 | AR | 2021-11-12 10:50 | 2021-11-12 11:32 | 42 | 2021-11-12 10:48 | 44 |  |  |  |  | Y |  |  |  | Y | [5 empty] | 192.19 | 34.37 | [23 empty] | 2.5 | 0 | B | [9 empty] | 0 | 0 | 0 | 0 | 0 | 0 | 0 | 1091 | 0 | 0 | 0 | 0 | 341 | 0
2021-11-12 | B67465 | 2 | 중탄소 | SCM440 |  | Al 탈산 | B | 38 | 16 | 54350 | 100.87 | A | A |  | A | 1 |  | 1 | 1540 | 1518 | 7200 |  |  | 7200 | 79.39 | 12 | 90688 | 1645 | 355 | Y | 45 | 36 | [7 empty] | 박용우 | 2 | [6 empty] | 92.25 | 12-3 | 0 | 165.56 | A |  | 1620 | 1 | 0.28 | 1567 | 1.23 | 71 | 31 | 356 | 5:56 | 15 | 19 | 0 | 9 |  | 124.46 | 0 | 0 | N2 | 2021-11-12 11:19 | 2021-11-12 11:41 | 23 | 2021-11-12 11:06 | 35 |  |  |  |  | N | [8 empty] | 5.5 | 0 | 37.09 | [20 empty] | 0.79 |  |  | 0.04 | 0.04 | A | [9 empty] | 1369 | 0 | 103 | 17 | 0 | 165 | 0 | 502 | 0 | 254 | 0 | 0 | 0 | 14
2021-11-12 | B67466 | 2 | 중탄소 | SCM440 |  | Al 탈산 | B | 29 | 1 | 54000 | 83.83 | A | A |  | A | 1 |  | 1 | 1540 | 1549 | 6700 |  |  | 6700 | 44.95 | 19 | 149056 | 1622 |  | Y | 43 | 34 | [7 empty] | 박용우 | 2 | [8 empty] | 0 | 179.11 | A |  | 1619 | 1 | 0.29 | 1554 | 1.84 | 58 | 18 | 284 | 4:44 | 15 | 17 | 0 | 10 | 150 | 110.18 | 0 | 0 | N2 | 2021-11-12 12:07 | 2021-11-12 12:39 | 32 | 2021-11-12 11:57 | 42 |  |  |  |  | N | [8 empty] | 5 | 0 | 32.29 | [20 empty] | 0.69 |  |  | 0.41 | 0.41 | A | [9 empty] | 1530 | 0 | 169 | 24 | 0 | 191 | 0 | 494 | 0 | 255 | 0 | 0 | 34 | 14 |  |  | 6
2021-11-12 | A68067 | 1 | 저탄소 | SCM420HT | TUNDISH교체 | Al 탈산 | B | 1 | 26 | 54000 | 78.83 | A | A | A |  | 1 | 1 |  | 1540 | 1561 | 6800 |  |  | 6800 | 68.42 | 12 | 99381 | 1650 |  | Y | 42 | 33 | [7 empty] | 조관훈 | 2 |  | Y | [6 empty] | 0 | 238.34 | A |  | 1644 | 3 | 0.2 | 1609 | 0.95 | 99 | 37 | 258 | 4:18 | 18 | 21 | 86 | 0 |  | 0 |  | 999 | N2 | 2021-11-12 12:11 | 2021-11-12 12:57 | 46 | 2021-11-12 12:10 | 47 |  |  |  |  | N |  |  |  | Y | [5 empty] | 0 | 180.32 | [19 empty] | 2.1 |  |  |  | 8.1 | 0 | A | [9 empty] | 801 | 543 | 78 | 9 | 0 | 253 | 0 | 504 | 0 | 314 | 0 | 0 | 0 | 37 |  |  |  |  | 1
2021-11-12 | B67467 | 2 | 중탄소 | SCM440HF |  | Al 탈산 | B | 33 | 42 | 52600 | 84.97 | A | A |  | A | 1 |  | 1 | 1540 | 1532 | 7200 |  |  | 7200 | 194.83 | 5 | 36955 | 1622 |  | Y | 40 | 37 | [7 empty] | 박용우 | 2 | [6 empty] | 96.2 | 12-2 | 176.97 | 8.26 | A |  | 1620 | 1 | 0.29 | 1559 | 1.47 | 66 | 28 | 230 | 3:50 | 18 | 19 | 0 | 11 |  | 49.9 | 0 | 0 | AR | 2021-11-12 13:03 | 2021-11-12 13:41 | 38 | 2021-11-12 12:55 | 46 |  |  |  |  | N | [8 empty] | 4.5 | 19.28 | 2.73 | [20 empty] | 0.71 |  |  | 0.09 | 0.09 | A | [9 empty] | 1543 | 0 | 0 | 0 | 0 | 166 | 0 | 612 | 0 | 252 | 0 | 0 | 0 | 12 |  |  | 6
2021-11-12 | A68068 | 1 | 저탄소 | SCM420HT |  | Al 탈산 | B | 6 | 27 | 52800 | 82 | A | A | A |  | 1 | 1 |  | 1540 | 1541 | 7000 |  |  | 7000 | 72.91 | 12 | 96004 | 1608 |  | Y | 49 | 34 |  |  | A68065 |  |  |  |  | 조관훈 | 2 |  | Y |  |  |  |  | 103.2 | 13-2 | 0 | 229.12 | A |  | 1608 | 3 | 0.2 | 1589 | 0.59 | 79 | 32 | 388 | 6:28 | 18 | 19 | 87 | 0 |  | 0 |  | 999 | N2 | 2021-11-12 13:15 | 2021-11-12 13:54 | 39 | 2021-11-12 13:14 | 40 |  |  |  |  | N |  |  |  | Y | [5 empty] | 0 | 155.83 | [23 empty] | 8.13 | 14.94 | A | [9 empty] | 640 | 740 | 0 | 0 | 0 | 255 | 0 | 497 | 0 | 300 | 0 | 0 | 0 | 30 |  |  | 10
2021-11-12 | B67468 | 2 | 중탄소 | SCM440HF |  | Al 탈산 | B | 37 | 67 | 50150 | 108.48 | A | A |  | A | 1 |  | 1 | 1540 | 1518 | 7300 |  |  | 7300 | 78.52 | 13 | 92970 | 1653 |  | Y | 42 | 37 | [7 empty] | 박용우 | 2 | [6 empty] | 94.75 | 11-6 | 300.83 | 0 | A |  | 1631 | 1 | 0.28 | 1557 | 1.41 | 64 | 38 | 252 | 4:12 | 18 | 19 | 0 | 12 |  | 40.13 | 0 | 0 | AR | 2021-11-12 14:23 | 2021-11-12 14:44 | 21 | 2021-11-12 13:53 | 51 | [14 empty] | 15.47 | 0 | [20 empty] | 0.56 |  |  | 1.5 | 1.5 | A | [9 empty] | 1407 | 0 | 0 | 0 | 0 | 196 | 0 | 505 | 0 | 259 | 0 | 0 | 0 | 7 |  |  | 4
2021-11-12 | A68069 | 1 | 저탄소 | SCM420HT |  | Al 탈산 | B | 32 | 25 | 53100 | 77.88 | A | A | B |  | 1 | 1 |  | 1540 | 1557 | 6200 |  |  | 6200 | 62.84 | 13 | 98659 | 1621 |  | Y | 44 | 34 |  |  | A68066 |  |  |  |  | 조관훈 | 2 |  | Y |  |  |  |  | 103.75 | 13-3 | 0 | 216.98 | A |  | 1620 | 3 | 0.22 | 1585 | 1.06 | 75 | 25 | 301 | 5:01 | 18 | 18 | 88 | 0 |  | 0 |  | 800 | N2 | 2021-11-12 14:15 | 2021-11-12 15:00 | 46 | 2021-11-12 14:13 | 48 |  |  |  |  | N |  |  |  | Y | [5 empty] | 0 | 216.44 | [23 empty] | 0 | 0.01 | A | [9 empty] | 700 | 775 | 0 | 9 | 0 | 252 | 0 | 498 | 0 | 298 | 0 | 0 | 0 | 32 |  |  | 4
2021-11-12 | B67469 | 2 | 중탄소 | SCM440HF | 잔강최소화전 | Al 탈산 | B | 38 | 17 | 54700 | 94.1 | A | B |  | B | 1 |  | 1 | 1540 | 1519 | 8000 |  |  | 8000 | 79.93 | 14 | 100093 | 1642 |  | Y | 45 | 41 | [7 empty] | 박용우 | 2 | [6 empty] | 94.6 | 12-5 | 172.14 | 0 | A |  | 1632 | 1 | 0.28 | 1562 | 1.6 | 69 | 39 | 227 | 3:47 | 18 | 23 | 0 | 13 |  | 43.38 | 0 | 0 | AR | 2021-11-12 15:13 | 2021-11-12 15:44 | 31 | 2021-11-12 15:03 | 41 |  |  |  |  | N | [8 empty] | 4.7 | 15.41 | 0 | [20 empty] | 0.6 |  |  | 0.19 | 0.19 | A | [9 empty] | 1449 | 0 | 258 | 28 | 0 | 210 | 0 | 949 | 0 | 259 | 0 | 0 | 89 | 32 |  |  | 4
2021-11-12 | A68070 | 1 | 저탄소 | SCM420HT |  | Al 탈산 | B | 30 | 51 | 50900 | 74.17 | B | B | B |  | 1 | 1 |  | 1540 | 1551 | 6000 |  |  | 6000 | 59.7 | 14 | 100506 | 1608 |  | Y | 37 | 32 | [7 empty] | 김형철 | 2 | [6 empty] | 100.45 | 12-4 | 0 | 172.05 | A |  | 1609 | 3 | 0.24 | 1572 | 1.06 | 62 | 16 | 326 | 5:26 | 18 | 18 | 89 | 0 |  | 0 |  | 800 | N2 | 2021-11-12 15:33 | 2021-11-12 16:09 | 36 | 2021-11-12 15:31 | 38 |  |  |  |  | N |  |  |  | Y | [5 empty] | 0 | 238.83 | [23 empty] | 0 | 0.01 | A | [9 empty] | 1518 | 170 | 0 | 9 | 0 | 231 | 0 | 658 | 0 | 410 | 0 | 0 | 17 | 23 |  |  | 4
2021-11-12 | B67470 | 2 | 중탄소 | AE4145MA2 | 잔강최소화 | Al 탈산 | B | 29 | 2 | 55050 | 97.83 | B | B |  | B | 1 |  | 1 | 1540 | 1561 | 7500 |  |  | 7500 | 77.07 | 14 | 97310 | 1624 |  | Y | 44 | 41 | [7 empty] | 최남길 | 2 | [6 empty] | 104.15 | 13-10 | 169.22 | 0 | A |  | 1619 | 1 | 0.29 | 1548 | 1.53 | 62 | 17 | 294 | 4:54 | 20 | 21 | 0 | 14 | 30 | 29.55 | 0 | 0 | AR | 2021-11-12 16:16 | 2021-11-12 17:00 | 44 | 2021-11-12 16:01 | 59 |  |  |  |  | Y | [8 empty] | 3.4 | 10.69 | 0 | [20 empty] | 1.08 |  |  | 0.13 | 0.13 | A | [9 empty] | 2201 | 20 | 1091 | 38 | 0 | 289 | 0 | 904 | 0 | 0 | 0 | 0 | 0 | 38 |  |  | 9
2021-11-12 | A68071 | 1 | 저탄소 | SCM420HT |  | Al 탈산 | B | 1 | 27 | 54100 | 83.4 | B | B |  | B | 1 |  | 1 | 1540 | 1554 | 6500 |  |  | 6500 | 76.27 | 11 | 85222 | 1627 |  | Y | 37 | 33 | [7 empty] | 김형철 | 2 | [6 empty] | 97.7 | 12-6 | 0 | 170.99 | A |  | 1627 | 1 | 0.3 | 1559 | 1.63 | 49 | 16 | 295 | 4:55 | 18 | 19 | 0 | 15 |  | 55.14 | 0 | 0 | N2 | 2021-11-12 16:54 | 2021-11-12 17:12 | 19 | 2021-11-12 16:44 | 28 | [14 empty] | 0 | 17.51 | [23 empty] | 0.23 | 0.23 | A | [9 empty] | 1662 | 71 | 0 | 11 | 0 | 259 | 0 | 497 | 0 | 297 | 0 | 0 | 0 | 12 |  |  | 4
2021-11-12 | B67471 | 2 | 중탄소 | AE4145MA2 |  | Al 탈산 | B | 33 | 43 | 52150 | 125.62 | B | B |  | B | 1 |  | 1 | 1540 | 1552 | 8800 |  |  | 8800 | 92.52 | 14 | 95116 | 1635 |  | Y | 49 | 46 | [7 empty] | 최남길 | 2 | [6 empty] | 104.65 | 12-10 | 217.49 | 0 | A |  | 1627 | 1 | 0.35 | 1555 | 1.77 | 69 | 37 | 284 | 4:44 | 20 | 23 | 0 | 16 |  | 46.23 | 0 | 0 | AR | 2021-11-12 17:43 | 2021-11-12 18:03 | 20 | 2021-11-12 17:23 | 40 |  |  |  |  | Y | [8 empty] | 4 | 14.91 | 0.01 | [20 empty] | 0.92 |  |  | 0.51 | 0.51 | A | [9 empty] | 2224 | 0 | 430 | 53 | 0 | 240 | 0 | 848 | 0 | 0 | 0 | 0 | 40 | 5 |  |  | 4
2021-11-12 | A68072 | 1 | 저탄소 | SCM420HT |  | Al 탈산 | B | 6 | 28 | 52100 | 76 | B | B | B |  | 1 | 1 |  | 1540 | 1531 | 6100 |  |  | 6100 | 64.39 | 12 | 94740 | 1614 | 361 | Y | 40 | 32 | [7 empty] | 김형철 | 2 | [6 empty] | 98.55 | 12-7 | 0 | 98.42 | A |  | 1614 | 3 | 0.24 | 1576 | 1.12 | 66 | 23 | 301 | 5:01 | 18 | 18 | 90 | 0 |  | 0 |  | 800 | N2 | 2021-11-12 17:55 | 2021-11-12 18:14 | 19 | 2021-11-12 17:53 | 21 |  |  |  |  | N |  |  |  | Y | [5 empty] | 0 | 226.19 | [23 empty] | 0 | 0.01 | B | [9 empty] | 1061 | 534 | 0 | 10 | 0 | 224 | 0 | 646 | 0 | 395 | 0 | 0 | 0 | 12 |  |  | 4
2021-11-12 | B67472 | 2 | 중탄소 | AE4145MA2 |  | Al 탈산 | B | 37 | 68 | 49900 | 112.68 | B | B |  | B | 1 |  | 1 | 1540 | 1566 | 7600 |  |  | 7600 | 81.95 | 11 | 92743 | 1626 |  | Y | 51 | 42 | [7 empty] | 최남길 | 2 |  |  |  |  | Y |  | 104 | 12-4 | 263 | 0 | A |  | 1622 | 1 | 0.34 | 1548 | 1.38 | 62 | 35 | 312 | 5:12 | 20 | 24 | 0 | 17 |  | 59.06 | 0 | 0 | AR | 2021-11-12 18:33 | 2021-11-12 19:15 | 42 | 2021-11-12 18:19 | 56 |  |  |  |  | Y | [8 empty] | 4 | 20.26 | 0 | [20 empty] | 0.73 |  |  | 0.16 | 0.16 | A | [9 empty] | 2185 | 0 | 1080 | 68 | 0 | 249 | 0 | 603 | 0 | 0 | 0 | 0 | 0 | 29 |  |  | 11
2021-11-12 | A68073 | 1 | 저탄소 | SCM420HT |  | Al 탈산 | B | 32 | 26 | 52800 | 75.08 | B | B | B |  | 1 | 1 |  | 1540 | 1582 | 4600 |  |  | 4600 | 47.99 | 12 | 95856 | 1610 |  | Y | 37 | 26 | [7 empty] | 김형철 | 2 | [6 empty] | 101.8 | 13-1 | 0 | 161.41 | A |  | 1610 | 3 | 0.25 | 1574 | 0.97 | 64 | 25 | 320 | 5:20 | 18 | 18 | 91 | 0 |  | 0 |  | 800 | N2 | 2021-11-12 18:52 | 2021-11-12 19:17 | 25 | 2021-11-12 18:50 | 27 |  |  |  |  | N |  |  |  | Y | [5 empty] | 0 | 260.65 | [23 empty] | 0 | 0.01 | A | [9 empty] | 1533 | 152 | 0 | 9 | 0 | 232 | 0 | 497 | 0 | 298 | 0 | 0 | 0 | 13 |  |  | 4
2021-11-12 | B67473 | 2 | 중탄소 | AE4145MA2 | TUNDISH교체전 | Al 탈산 | B | 38 | 18 | 54650 | 101.68 | B | B |  | B | 1 |  | 1 | 1540 | 1533 | 8300 |  |  | 8300 | 86.05 | 13 | 96451 | 1628 | 358 | Y | 47 | 41 | [7 empty] | 최남길 | 2 | [6 empty] | 101.05 | 13-2 | 155.7 | 0 | A |  | 1621 | 1 | 0.3 | 1550 | 1.59 | 64 | 30 | 269 | 4:29 | 20 | 22 | 0 | 18 |  | 46.34 | 0 | 0 | AR | 2021-11-12 19:44 | 2021-11-12 20:25 | 41 | 2021-11-12 19:28 | 57 |  |  |  |  | Y | [8 empty] | 3.7 | 15.91 | 0 | [20 empty] | 0.76 |  |  | 0.49 | 0.49 | A | [9 empty] | 2053 | 0 | 263 | 53 | 0 | 219 | 0 | 972 | 0 | 0 | 0 | 0 | 41 | 27 |  |  | 15
2021-11-12 | A68074 | 1 | 저탄소 | SCM420HT | TUNDISH교체전 | Al 탈산 | B | 30 | 52 | 50700 | 75.53 | B | B | B |  | 1 | 1 |  | 1540 | 1541 | 6100 |  |  | 6100 | 59.01 | 14 | 103380 | 1608 |  | Y | 36 | 31 | [7 empty] | 김형철 | 2 | [6 empty] | 102.5 | 12-6 | 0 | 157.02 | A |  | 1608 | 3 | 0.24 | 1570 | 1.03 | 60 | 21 | 286 | 4:46 | 18 | 18 | 92 | 0 |  | 0 |  | 800 | N2 | 2021-11-12 19:55 | 2021-11-12 20:23 | 28 | 2021-11-12 19:53 | 30 |  |  |  |  | N |  |  |  | Y | [5 empty] | 0 | 277.21 | [23 empty] | 0 | 0.01 | A | [9 empty] | 1294 | 327 | 0 | 25 | 0 | 197 | 0 | 738 | 0 | 472 | 0 | 0 | 0 | 20 |  |  | 4
2021-11-12 | B67474 | 2 | 중탄소 | SFMN438VS2 | TUNDISH교체 | Si 탈산 | B | 29 | 3 | 55400 | 133.55 | B | B |  | B | 1 |  | 1 | 1540 | 1530 | 9800 |  |  | 9800 | 105.3 | 11 | 93071 | 1687 |  | Y | 58 | 53 | [7 empty] | 최남길 | 2 |  |  |  |  | Y |  | 99.3 | 13-4 | 0 | 242.68 | A |  | 1681 | 1 | 0.38 | 1584 | 1.81 | 90 | 33 | 389 | 6:29 | 18 | 23 | 0 | 19 |  | 76.35 | 0 | 0 | N2 | 2021-11-12 21:13 | 2021-11-12 22:00 | 47 | 2021-11-12 20:40 | 80 |  |  |  |  | N | [8 empty] | 3.8 | 0 | 23.77 | 수소측정중 오류 | [18 empty] | 1.81 |  |  |  | 1.32 | 1.32 | B | [9 empty] | 0 | 0 | 1599 | 114 | 0 | 0 | 0 | 1106 | 0 | 0 | 0 | 0 | 196 | 20 |  |  | 3 |  | 1
2021-11-12 | A68075 | 1 | 저탄소 | SCR420HB | TUNDISH교체 | Al 탈산 | B | 1 | 28 | 53600 | 77.32 | B | B | B |  | 1 | 1 |  | 1540 | 1546 | 6700 |  |  | 6700 | 79.19 | 10 | 84610 | 1640 |  | Y | 38 | 33 | [7 empty] | 김형철 | 2 | [6 empty] | 95.4 | 12-4 | 0 | 150.88 | A |  | 1644 | 3 | 0.24 | 1594 | 1.35 | 86 | 22 | 328 | 5:28 | 18 | 20 | 93 | 0 |  | 0 |  | 800 | N2 | 2021-11-12 20:53 | 2021-11-12 21:45 | 52 | 2021-11-12 20:51 | 54 |  |  |  |  | Y |  |  |  | Y | [5 empty] | 0 | 274.83 | [19 empty] | 2.05 |  |  |  | 0 | 0.02 | B | [9 empty] | 922 | 657 | 0 | 43 | 0 | 183 | 0 | 499 | 0 | 296 | 0 | 0 | 0 | 17 |  |  | 9 |  | 1
2021-11-12 | A68076 | 1 | 저탄소 | SCR420HB |  | Al 탈산 | B | 6 | 29 | 52100 | 76.68 | B | B | B |  | 1 | 1 |  | 1540 | 1521 | 6200 |  |  | 6200 | 73.28 | 10 | 84610 | 1616 | 359 | Y | 36 | 31 | [7 empty] | 김형철 | 2 | [6 empty] | 99.8 | 12-8 | 0 | 165.3 | A |  | 1620 | 3 | 0.17 | 1575 | 1.15 | 67 | 20 | 268 | 4:28 | 18 | 18 | 94 | 0 |  | 0 |  | 999 | N2 | 2021-11-12 21:50 | 2021-11-12 22:35 | 45 | 2021-11-12 21:48 | 47 |  |  |  |  | Y |  |  |  | Y | [5 empty] | 0 | 291.23 | [23 empty] | 0 | 0.12 | A | [9 empty] | 948 | 686 | 0 | 28 | 0 | 162 | 0 | 498 | 0 | 395 | 0 | 0 | 0 | 14 |  |  | 5
2021-11-12 | B67475 | 2 | 중탄소 | SFMN438VS2 |  | Si 탈산 | B | 33 | 44 | 52400 | 104.58 | B | B |  | D | 1 |  | 1 | 1540 | 1531 | 7600 |  |  | 7600 | 81.66 | 11 | 93071 | 1653 |  | Y | 44 | 39 | [7 empty] | 임현진 | 2 | [6 empty] | 103.4 | 12-9 | 0 | 194.87 | A |  | 1647 | 1 | 0.41 | 1567 | 1.68 | 73 | 38 | 309 | 5:09 | 18 | 19 | 0 | 20 |  | 145.63 | 0 | 0 | N2 | 2021-11-12 22:27 | 2021-11-12 22:58 | 31 | 2021-11-12 22:04 | 55 |  |  |  |  | N | [8 empty] | 4.3 | 0 | 35.19 | [23 empty] | 0.92 | 0.92 | B | [9 empty] | 0 | 0 | 1537 | 108 | 0 | 0 | 0 | 845 | 0 | 0 | 0 | 0 | 122 | 32
2021-11-12 | A68077 | 1 | 저탄소 | SCR420HB |  | Al 탈산 | B | 32 | 27 | 50000 | 74.05 | B | D | D |  | 1 | 1 |  | 1540 | 1535 | 6500 |  |  | 6500 | 65.98 | 12 | 98510 | 1621 |  | Y | 40 | 32 | [7 empty] | 김형철 | 2 | [6 empty] | 107.25 | 13-7 | 0 | 206.82 | A |  | 1621 | 3 | 0.18 | 1574 | 1.38 | 66 | 22 | 299 | 4:59 | 18 | 18 | 95 | 0 |  | 0 |  | 999 | N2 | 2021-11-12 22:50 | 2021-11-12 23:27 | 37 | 2021-11-12 22:50 | 38 |  |  |  |  | Y |  |  |  | Y | [5 empty] | 0 | 256.39 | [23 empty] | 0.01 | 1.37 | A | [9 empty] | 1529 | 409 | 0 | 52 | 0 | 196 | 0 | 499 | 0 | 299 | 0 | 0 | 0 | 15
2021-11-12 | B67476 | 2 | 중탄소 | SFMN438VS2 |  | Si 탈산 | B | 37 | 69 | 0 | 109.15 | B | D |  | D | 1 |  | 1 | 1540 | 1547 | 7700 |  |  | 7700 | 91.01 | 10 | 84610 | 1647 |  | Y | 47 | 40 | [7 empty] | 김규완 | 2 | [6 empty] | 155.4 |  | 0.53 | 98.59 | A |  | 1648 | 1 | 0.4 | 1564 | 1.82 | 70 | 41 | 77 | 1:17 | 18 | 18 | 0 | 21 | 180 | 139.32 | 0 | 0 | N2 | 2021-11-12 23:45 | 2021-11-12 23:59 | 14 | 2021-11-12 23:22 | 37 |  |  |  |  | N | [8 empty] | 6 | 0 | 30.19 | [23 empty] | 0.82 | 0.82 | B | [9 empty] | 0 | 0 | 1639 | 89 | 0 | 0 | 0 | 746 | 0 | 0 | 0 | 0 | 68 | 43
2021-11-12 | A68078 | 1 | 저탄소 | SCR420HB |  | Al 탈산 | B | 30 | 53 | 50100 | 79.95 | D | D | D |  | 1 | 1 |  | 1540 | 1566 | 6300 |  |  | 6300 | 63.01 | 12 | 99987 | 1616 |  | Y | 45 | 31 | [7 empty] | 김덕진 | 2 |  |  | Y | [5 empty] | 0 | 157.22 | A |  | 1616 | 3 | 0.19 | 1572 | 1.29 | 64 | 23 | 278 | 4:38 | 18 | 19 | 96 | 0 |  | 0 |  | 999 | N2 | 2021-11-12 23:55 | 2021-11-13 00:26 | 91 | 2021-11-12 23:54 | 92 |  |  |  |  | Y |  |  |  | Y | [5 empty] | 0 | 254.35 | [23 empty] | 0.01 | 2.82 | A | [9 empty] | 1998 | 181 | 0 | 40 | 0 | 226 | 0 | 576 | 0 | 402 | 0 | 0 | 0 | 17
2021-11-12 | B67477 | 2 | 중탄소 | KFMN438V |  | Si 탈산 | B | 38 | 19 | 54750 | 95.17 | D | D |  | D | 1 |  | 1 | 1540 | 1542 | 6600 |  |  | 6600 | 65.01 | 12 | 101520 | 1629 | 352 | Y | 38 | 35 | [7 empty] | 김규완 | 2 | [6 empty] | 104.55 | 13-6 | 0.68 | 56.89 | A |  | 1627 | 1 | 0.39 | 1557 | 1.48 | 63 | 34 | 306 | 5:06 | 18 | 19 | 0 | 22 | 200 | 155.59 | 0 | 0 | N2 | 2021-11-13 00:49 | 2021-11-13 00:59 | 10 | 2021-11-13 00:31 | 28 |  |  |  |  | N | [8 empty] | 3.5 | 0 | 35.57 | [23 empty] | 0.86 | 0.86 | A | [9 empty] | 25 | 0 | 1112 | 60 | 0 | 0 | 0 | 703 | 0 | 0 | 0 | 0 | 0 | 66
2021-11-12 | A68079 | 1 | 저탄소 | SCR420HB |  | Al 탈산 | B | 1 | 29 | 53200 | 74.43 | D | D | D |  | 1 | 1 |  | 1540 | 1519 | 7600 |  |  | 7600 | 74.85 | 12 | 101532 | 1619 |  | Y | 48 | 38 | [7 empty] | 차승주 | 2 |  |  | Y | [5 empty] | 0 | 163.54 | A |  | 1619 | 3 | 0.2 | 1582 | 1.42 | 74 | 26 | 284 | 4:44 | 18 | 19 | 97 | 0 |  | 0 |  | 999 | N2 | 2021-11-13 00:57 | 2021-11-13 01:30 | 33 | 2021-11-13 00:56 | 33 |  |  |  |  | Y |  |  |  | Y | [5 empty] | 0 | 191.77 | [23 empty] | 0.01 | 4.24 | A | [9 empty] | 1397 | 398 | 0 | 0 | 0 | 180 | 0 | 594 | 0 | 429 | 0 | 0 | 0 | 15
2021-11-12 | B67478 | 2 | 중탄소 | KFMN438V |  | Si 탈산 | B | 29 | 4 | 54400 | 95.03 | D | D |  | D | 1 |  | 1 | 1540 | 1567 | 5600 |  |  | 5600 | 55.16 | 12 | 101520 | 1640 |  | Y | 36 | 32 | [7 empty] | 김규완 | 2 | [6 empty] | 99.2 | 13-3 | 1.03 | 125.87 | A |  | 1632 | 1 | 0.33 | 1559 | 1.53 | 65 | 33 | 303 | 5:03 | 18 | 19 | 0 | 23 |  | 96.07 | 0 | 0 | N2 | 2021-11-13 01:50 | 2021-11-13 02:06 | 16 | 2021-11-13 01:30 | 36 |  |  |  |  | N | [8 empty] | 3.5 | 0 | 23.18 | [23 empty] | 0.73 | 0.73 | B | [9 empty] | 41 | 0 | 1277 | 131 | 0 | 0 | 0 | 703 | 0 | 0 | 0 | 0 | 0 | 96
2021-11-12 | A68080 | 1 | 저탄소 | SCR420HB |  | Al 탈산 | B | 6 | 30 | 52100 | 66.37 | D | D | D |  | 1 | 1 |  | 1540 | 1582 | 5200 |  |  | 5200 | 51.22 | 12 | 101532 | 1614 |  | Y | 39 | 26 | [7 empty] | 김덕진 | 2 |  | Y |  |  |  |  | 102.8 | 13-1 | 0 | 117.56 | A |  | 1614 | 3 | 0.2 | 1588 | 0.96 | 80 | 31 | 150 | 2:30 | 18 | 18 | 98 | 0 |  | 0 |  | 999 | N2 | 2021-11-13 02:06 | 2021-11-13 02:33 | 27 | 2021-11-13 02:05 | 27 |  |  |  |  | Y |  |  |  | Y | [5 empty] | 0 | 202.31 | [23 empty] | 0.01 | 5.83 | A | [9 empty] | 1745 | 94 | 0 | 0 | 0 | 243 | 0 | 649 | 0 | 398 | 0 | 0 | 0 | 18
2021-11-12 | B67479 | 2 | 중탄소 | KFMN438V |  | Si 탈산 | B | 33 | 45 | 52250 | 99.73 | D | D |  | D | 1 |  | 1 | 1540 | 1575 | 5800 |  |  | 5800 | 62.53 | 16 | 92750 | 1632 |  | Y | 37 | 34 | [7 empty] | 김규완 | 2 | [6 empty] | 105.65 | 13-1 | 0.28 | 98.56 | A |  | 1624 | 1 | 0.36 | 1556 | 1.39 | 62 | 35 | 313 | 5:13 | 20 | 21 | 0 | 24 |  | 101.94 | 0 | 0 | N2 | 2021-11-13 02:54 | 2021-11-13 03:12 | 18 | 2021-11-13 02:33 | 39 |  |  |  |  | N | [8 empty] | 4 | 0 | 26.6 | [23 empty] | 0.84 | 0.84 | B | [9 empty] | 34 | 0 | 1793 | 167 | 0 | 0 | 0 | 699 | 0 | 0 | 0 | 0 | 0 | 40
2021-11-12 | A68081 | 1 | 저탄소 | SCR420HB |  | Al 탈산 | B | 32 | 28 | 52300 | 69.42 | D | D | D |  | 1 | 1 |  | 1540 | 1590 | 5000 |  |  | 5000 | 49.25 | 12 | 101532 | 1615 |  | Y | 40 | 25 | [7 empty] | 김덕진 | 2 |  | Y |  |  |  |  | 99.95 | 12-9 | 0 | 166.21 | A |  | 1615 | 3 | 0.22 | 1580 | 1.17 | 72 | 30 | 327 | 5:27 | 18 | 18 | 99 | 0 |  | 0 |  | 999 | N2 | 2021-11-13 03:11 | 2021-11-13 03:41 | 30 | 2021-11-13 03:11 | 31 |  |  |  |  | Y |  |  |  | Y | [5 empty] | 0 | 218.42 | [23 empty] | 0.04 | 16.45 | A | [9 empty] | 1226 | 259 | 0 | 36 | 0 | 253 | 0 | 496 | 0 | 401 | 0 | 0 | 0 | 11
2021-11-12 | B67480 | 2 | 중탄소 | KFMN438V |  | Si 탈산 | B | 37 | 70 | 49650 | 98.6 | D | D |  | D | 1 |  | 1 | 1540 | 1559 | 6700 |  |  | 6700 | 71.56 | 16 | 93632 | 1637 |  | Y | 39 | 35 | [7 empty] | 김규완 | 2 | [6 empty] | 101.75 | 12-2 | 0 | 197.03 | A |  | 1641 | 1 | 0.39 | 1568 | 1.59 | 74 | 41 | 316 | 5:16 | 20 | 21 | 0 | 25 |  | 200.69 | 0 | 0 | N2 | 2021-11-13 03:56 | 2021-11-13 04:20 | 24 | 2021-11-13 03:34 | 46 |  |  |  |  | N | [8 empty] | 5 | 0 | 49.43 | [23 empty] | 0.93 | 0.93 | A | [9 empty] | 32 | 0 | 1686 | 169 | 0 | 0 | 0 | 699 | 0 | 0 | 0 | 0 | 0 | 10
2021-11-12 | A68082 | 1 | 저탄소 | SCR420HB | TUNDISH교체전 | Al 탈산 | B | 30 | 54 | 49600 | 74.1 | D | D | D |  | 1 | 1 |  | 1540 | 1551 | 6300 |  |  | 6300 | 63.86 | 12 | 98657 | 1622 |  | Y | 39 | 30 | [7 empty] | 김덕진 | 2 |  | Y |  |  |  |  | 105.8 | 12-9 | 0 | 145.24 | A |  | 1622 | 3 | 0.23 | 1578 | 1.26 | 70 | 32 | 283 | 4:43 | 18 | 18 | 100 | 0 |  | 0 |  | 999 | N2 | 2021-11-13 04:15 | 2021-11-13 04:38 | 23 | 2021-11-13 04:14 | 23 |  |  |  |  | Y |  |  |  | Y | [5 empty] | 0 | 257.76 | [23 empty] | 4.09 | 30.43 | A | [9 empty] | 2274 | 146 | 0 | 23 | 0 | 176 | 0 | 591 | 0 | 463 | 0 | 0 | 0 | 17
2021-11-12 | B67481 | 2 | 중탄소 | KFMN438V | 잔강최소화전 | Si 탈산 | B | 38 | 20 | 54650 | 104.92 | D | D |  | D | 1 |  | 1 | 1540 | 1568 | 6500 |  |  | 6500 | 58.77 | 15 | 110597 | 1622 |  | Y | 42 | 39 | [7 empty] | 김규완 | 2 | [6 empty] | 95.65 | 12-6 | 0 | 186.18 | A |  | 1646 | 1 | 0.38 | 1561 | 1.67 | 67 | 42 | 351 | 5:51 | 20 | 21 | 0 | 26 | 230 | 166.87 | 0 | 0 | N2 | 2021-11-13 05:18 | 2021-11-13 05:25 | 7 | 2021-11-13 04:57 | 28 |  |  |  |  | N | [8 empty] | 4 | 0 | 47.41 | [23 empty] | 0.81 | 0.81 | A | [9 empty] | 33 | 0 | 1762 | 57 | 0 | 0 | 0 | 697 | 0 | 0 | 0 | 0 | 55 | 34
2021-11-12 | A68083 | 1 | 고탄소 | AE1070MS | TUNDISH교체 | Al 탈산 | B | 1 | 30 | 53000 | 76.93 | D | D | D |  | 1 | 1 |  | 1520 | 1521 | 6600 |  |  | 6600 | 66.01 | 12 | 99984 | 1613 |  | Y | 43 | 32 | [7 empty] | 김덕진 | 2 | [6 empty] | 102.45 | 13-1 | 0.83 | 259.85 | A |  | 1614 | 3 | 0.21 | 1562 | 1.53 | 88 | 33 | 422 | 7:02 | 20 | 20 | 101 | 0 |  | 0 |  | 600 | N2 | 2021-11-13 05:19 | 2021-11-13 06:00 | 41 | 2021-11-13 05:19 | 41 |  |  |  |  | Y |  |  |  | Y | [5 empty] | 0 | 232.78 | [19 empty] | 1.92 |  |  |  | 4.13 | 44.86 | A | [9 empty] | 0 | 0 | 1110 | 0 | 0 | 171 | 0 | 894 | 0 | 598 | 0 | 0 | 260 | 0 |  |  |  |  | 1
2021-11-12 | B67482 | 2 | 중탄소 | SBMA75 | 잔강최소화 | Al 탈산 | B | 29 | 5 | 55150 | 89.73 | D | D |  | D | 1 |  | 1 | 1540 | 1564 | 6100 |  |  | 6100 | 65.92 | 12 | 92531 | 1638 |  | Y | 38 | 35 | [7 empty] | 김규완 | 2 | [6 empty] | 86.95 | 11-9 | 0.74 | 93.29 | A |  | 1636 | 1 | 0.3 | 1566 | 1.55 | 75 | 32 | 312 | 5:12 | 18 | 20 | 0 | 27 |  | 89.97 | 0 | 0 | N2 | 2021-11-13 06:07 | 2021-11-13 06:42 | 34 | 2021-11-13 05:53 | 48 |  |  |  |  | N | [8 empty] | 4.5 | 0 | 22.97 | [23 empty] | 0.45 | 0.45 | A | [9 empty] | 129 | 0 | 361 | 50 | 0 | 165 | 0 | 759 | 0 | 206 | 0 | 0 | 0 | 34 |  |  | 6
2021-11-12 | A68084 | 1 | 고탄소 | AE1070MS |  | Al 탈산 | B | 6 | 31 | 52100 | 74.08 | D | D | A |  | 1 | 1 |  | 1520 | 1574 | 4700 |  |  | 4700 | 55.55 | 10 | 84610 | 1597 |  | Y | 45 | 28 | [7 empty] | 김덕진 | 2 | [6 empty] | 101.4 | 12-10 | 0 | 178.43 | A |  | 1597 | 3 | 0.22 | 1556 | 1.37 | 82 | 37 | 312 | 5:12 | 20 | 20 | 102 | 0 |  | 0 |  | 999 | N2 | 2021-11-13 06:20 | 2021-11-13 07:02 | 42 | 2021-11-13 06:19 | 42 |  |  |  |  | Y |  |  |  | Y | [5 empty] | 0 | 19.06 | [23 empty] | 4.13 | 65.6 | A | [9 empty] | 0 | 0 | 1084 | 12 | 0 | 144 | 0 | 695 | 0 | 652 | 0 | 0 | 75 | 30
2021-11-12 | B67483 | 2 | 중탄소 | SBMA75 |  | Al 탈산 | B | 33 | 46 | 53100 | 83.9 | D | A |  | A | 1 |  | 1 | 1540 | 1570 | 4900 |  |  | 4900 | 50.99 | 17 | 96090 | 1633 |  | Y | 42 | 27 | [7 empty] | 김규완 | 2 |  |  |  |  | Y |  |  |  | 0.38 | 151.28 | A |  | 1613 | 1 | 0.32 | 1561 | 1.6 | 70 | 36 | 325 | 5:25 | 18 | 19 | 0 | 28 |  | 56.89 | 0 | 0 | N2 | 2021-11-13 07:01 | 2021-11-13 07:37 | 36 | 2021-11-13 06:49 | 49 |  |  |  |  | N | [8 empty] | 5 | 0 | 15.41 | [23 empty] | 0.47 | 0.47 | A | [9 empty] | 70 | 0 | 243 | 46 | 0 | 358 | 0 | 646 | 0 | 202 | 0 | 0 | 102 | 12 |  |  | 6
2021-11-13 | A68085 | 1 | 고탄소 | AE1070MS |  | Al 탈산 | B | 32 | 29 | 52000 | 85.83 | A | A | A |  | 1 | 1 |  | 1520 | 1535 | 5300 |  |  | 5300 | 62.64 | 10 | 84610 | 1584 |  | Y | 40 | 30 | [7 empty] | 조관훈 | 2 |  |  |  |  | Y |  | 101.6 | 12-10 | 0 | 137.87 | A |  | 1584 | 3 | 0.21 | 1537 | 1.02 | 63 | 28 | 321 | 5:21 | 20 | 20 | 103 | 0 |  | 0 |  | 600 | N2 | 2021-11-13 07:29 | 2021-11-13 08:02 | 33 | 2021-11-13 07:29 | 33 |  |  |  |  | Y |  |  |  | Y | [5 empty] | 0 | 329.26 | [23 empty] | 4.67 | 95.23 | A | [9 empty] | 0 | 0 | 1066 | 11 | 0 | 129 | 0 | 598 | 0 | 599 | 0 | 0 | 144 | 20
2021-11-13 | B67484 | 2 | 중탄소 | SBMA75 |  | Al 탈산 | B | 37 | 71 | 50500 | 80.5 | A | A |  | A | 1 |  | 1 | 1540 | 1539 | 5800 |  |  | 5800 | 62 | 11 | 93549 | 1618 |  | Y | 35 | 31 | [7 empty] | 박용우 | 2 | [6 empty] | 100.4 | 11-10 | 0 | 167.92 | A |  | 1610 | 1 | 0.3 | 1554 | 1.46 | 63 | 35 | 303 | 5:03 | 18 | 19 | 0 | 29 |  | 57.57 | 0 | 0 | N2 | 2021-11-13 08:24 | 2021-11-13 08:45 | 20 | 2021-11-13 08:13 | 31 |  |  |  |  | N | [8 empty] | 5 | 0 | 18.19 | [23 empty] | 0.39 | 0.39 | A | [9 empty] | 100 | 0 | 213 | 8 | 0 | 291 | 0 | 500 | 0 | 205 | 0 | 0 | 0 | 11 |  |  | 6
2021-11-13 | A68086 | 1 | 고탄소 | AE1070MS |  | Al 탈산 | B | 30 | 55 | 50600 | 88.63 | A | A | A |  | 1 | 1 |  | 1520 | 1593 | 4300 |  |  | 4300 | 42.35 | 12 | 101532 | 1583 |  | Y | 41 | 26 |  |  | A68083 |  |  |  |  | 조관훈 | 2 |  |  | Y |  |  |  | 103.9 | 12-7 | 0 | 182.59 | A |  | 1583 | 3 | 0.22 | 1536 | 1 | 62 | 26 | 319 | 5:19 | 20 | 20 | 104 | 0 |  | 0 |  | 600 | N2 | 2021-11-13 08:34 | 2021-11-13 09:04 | 30 | 2021-11-13 08:33 | 30 |  |  |  |  | Y |  |  |  | Y | [5 empty] | 0 | 336.1 | [23 empty] | 5.64 | 96.03 | A | [9 empty] | 0 | 0 | 1014 | 0 | 0 | 142 | 0 | 693 | 0 | 449 | 0 | 0 | 142 | 40
2021-11-13 | B67485 | 2 | 중탄소 | SBMA75 | TUNDISH교체전 | Al 탈산 | B | 38 | 21 | 54000 | 79.32 | A | A |  | A | 1 |  | 1 | 1540 | 1565 | 5300 |  |  | 5300 | 65.17 | 10 | 81332 | 1622 |  | Y | 39 | 28 | [7 empty] | 박용우 | 2 | [8 empty] | 0.03 | 70.5 | A |  | 1616 | 1 | 0.25 | 1554 | 1.65 | 63 | 33 | 310 | 5:10 | 18 | 18 | 0 | 30 |  | 58.73 | 0 | 0 | N2 | 2021-11-13 09:23 | 2021-11-13 09:48 | 25 | 2021-11-13 09:14 | 35 |  |  |  |  | N | [8 empty] | 5 | 0 | 17.89 | [23 empty] | 0.32 | 0.32 | A | [9 empty] | 137 | 0 | 229 | 11 | 0 | 281 | 0 | 496 | 0 | 202 | 0 | 0 | 0 | 12 |  |  | 6
2021-11-13 | A68087 | 1 | 고탄소 | AE1070MS |  | Al 탈산 | B | 1 | 31 | 52400 | 76.87 | A | A | A |  | 1 | 1 |  | 1520 | 1579 | 4300 |  |  | 4300 | 42.35 | 12 | 101532 | 1578 |  | Y | 40 | 25 |  |  | A68084 |  |  |  |  | 조관훈 | 2 |  |  | Y |  |  |  | 107.5 | 13-6 | 0 | 153.33 | A |  | 1578 | 3 | 0.23 | 1537 | 1.17 | 63 | 25 | 337 | 5:37 | 20 | 20 | 105 | 0 |  | 0 |  | 600 | N2 | 2021-11-13 09:22 | 2021-11-13 10:09 | 47 | 2021-11-13 09:21 | 48 |  |  |  |  | Y |  |  |  | Y | [5 empty] | 0 | 247.87 | [23 empty] | 6.97 | 96.03 | A | [9 empty] | 0 | 0 | 994 | 0 | 0 | 148 | 0 | 695 | 0 | 398 | 0 | 0 | 145 | 43
2021-11-13 | B67486 | 2 | 저탄소 | AE8617HG | TUNDISH교체 | Si 탈산 | B | 29 | 6 | 55050 | 101.55 | A | A |  | A | 1 |  | 1 | 1555 | 1548 | 9000 |  |  | 9000 | 107.23 | 10 | 83935 | 1682 |  | Y | 47 | 44 | [7 empty] | 박용우 | 2 | [6 empty] | 97.35 | 13-1 | 0 | 149.28 | A |  | 1681 | 1 | 0.35 | 1606 | 1.68 | 94 | 45 | 291 | 4:51 | 18 | 21 | 0 | 31 |  | 56.77 | 0 | 0 | N2 | 2021-11-13 10:43 | 2021-11-13 11:15 | 32 | 2021-11-13 10:27 | 48 |  |  |  |  | Y | [8 empty] | 5 | 0 | 16.85 | [16 empty] | 0.7 |  |  | 2.24 |  |  |  | 0.37 | 0.37 | A | [9 empty] | 677 | 0 | 540 | 154 | 0 | 0 | 0 | 699 | 0 | 0 | 0 | 0 | 103 | 14 |  |  | 6 |  | 1
2021-11-13 | A68088 | 1 | 고탄소 | AE1070MS |  | Al 탈산 | B | 6 | 32 | 52100 | 71.3 | A | A | A |  | 1 | 1 |  | 1520 | 1569 | 5000 |  |  | 5000 | 49.25 | 12 | 101532 | 1579 |  | Y | 44 | 28 |  |  | A68085 |  |  |  |  | 조관훈 | 2 |  | Y |  |  |  |  | 105.05 | 13-3 | 0 | 123.66 | A |  | 1579 | 3 | 0.21 | 1551 | 1 | 77 | 29 | 299 | 4:59 | 20 | 20 | 106 | 0 |  | 0 |  | 600 | N2 | 2021-11-13 10:33 | 2021-11-13 11:21 | 48 | 2021-11-13 10:33 | 48 |  |  |  |  | Y |  |  |  | Y | [5 empty] | 0 | 186.88 | [23 empty] | 8.69 | 96.03 | A | [9 empty] | 0 | 0 | 1140 | 0 | 0 | 146 | 0 | 644 | 0 | 397 | 0 | 0 | 143 | 30
2021-11-13 | B67487 | 2 | 저탄소 | AE8617HG |  | Si 탈산 | B | 33 | 47 | 52550 | 98.25 | A | A |  | A | 1 |  | 1 | 1555 | 1536 | 7300 |  |  | 7300 | 81.84 | 16 | 89200 | 1652 |  | Y | 42 | 38 | [7 empty] | 박용우 | 2 | [6 empty] | 103.75 | 12-8 | 0 | 229.48 | A |  | 1643 | 1 | 0.32 | 1575 | 1.7 | 63 | 33 | 285 | 4:45 | 18 | 19 | 0 | 32 |  | 42.88 | 0 | 0 | N2 | 2021-11-13 11:44 | 2021-11-13 12:08 | 24 | 2021-11-13 11:24 | 44 |  |  |  |  | Y | [8 empty] | 4.5 | 0 | 19.39 | [23 empty] | 0.33 | 0.33 | A | [9 empty] | 423 | 172 | 127 | 564 | 0 | 0 | 0 | 750 | 0 | 0 | 0 | 0 | 102 | 22 |  |  | 6
2021-11-13 | A68089 | 1 | 고탄소 | AE1070MS |  | Al 탈산 | B | 32 | 30 | 52400 | 81.25 | A | A | A |  | 1 | 1 |  | 1520 | 1535 | 5600 |  |  | 5600 | 55.16 | 12 | 101532 | 1562 |  | Y | 49 | 32 |  |  | A68086 |  |  |  |  | 조관훈 | 2 |  | Y |  |  |  |  | 102.05 | 12-10 | 0 | 203.38 | A |  | 1574 | 3 | 0.21 | 1531 | 1.3 | 57 | 27 | 243 | 4:03 | 20 | 20 | 107 | 0 |  | 0 |  | 600 | N2 | 2021-11-13 12:07 | 2021-11-13 12:27 | 20 | 2021-11-13 12:07 | 20 |  |  |  |  | Y |  |  |  | Y | [5 empty] | 0 | 225.67 | [23 empty] | 10.8 | 96.03 | A | [9 empty] | 0 | 0 | 1061 | 18 | 0 | 154 | 0 | 791 | 0 | 495 | 0 | 0 | 144 | 39
2021-11-13 | B67488 | 2 | 저탄소 | AE8617HG |  | Si 탈산 | B | 37 | 72 | 50300 | 99.57 | A | A |  | A | 1 |  | 1 | 1555 | 1536 | 7100 |  |  | 7100 | 71.06 | 12 | 99912 | 1656 |  | Y | 42 | 37 | [7 empty] | 박용우 | 2 | [6 empty] | 99.9 | 11-10 | 0 | 235.72 | A |  | 1638 | 1 | 0.25 | 1566 | 1.69 | 54 | 27 | 332 | 5:32 | 18 | 21 | 0 | 33 |  | 63.28 | 0 | 0 | N2 | 2021-11-13 12:47 | 2021-11-13 13:04 | 18 | 2021-11-13 12:31 | 33 |  |  |  |  | Y | [8 empty] | 5 | 0 | 25.32 | [23 empty] | 0.47 | 0.47 | A | [9 empty] | 709 | 0 | 173 | 516 | 0 | 0 | 0 | 497 | 0 | 0 | 0 | 0 | 51 | 8 |  |  | 6
2021-11-13 | A68090 | 1 | 고탄소 | AE1070MS | TUNDISH교체전 | Al 탈산 | B | 30 | 56 | 49600 | 77.23 | A | A | A |  | 1 | 1 |  | 1520 | 1558 | 4900 |  |  | 4900 | 54.17 | 12 | 90458 | 1578 |  | Y | 40 | 29 |  |  | A68087 |  |  |  |  | 조관훈 | 2 |  |  | Y |  |  |  | 107.7 | 13-1 | 0 | 192.11 | A |  | 1578 | 3 | 0.19 | 1539 | 1.05 | 65 | 25 | 285 | 4:45 | 20 | 20 | 108 | 0 |  | 0 |  | 500 | N2 | 2021-11-13 13:02 | 2021-11-13 13:29 | 27 | 2021-11-13 13:02 | 27 |  |  |  |  | Y |  |  |  | Y | [5 empty] | 0 | 14.62 | [23 empty] | 12.02 | 96.03 | A | [9 empty] | 0 | 0 | 1057 | 20 | 0 | 154 | 0 | 694 | 0 | 447 | 0 | 0 | 144 | 30
2021-11-13 | B67489 | 2 | 저탄소 | AE8617HG | 잔강최소화전 | Si 탈산 | B | 38 | 22 | 53800 | 93.5 | A | A |  | A | 1 |  | 1 | 1555 | 1529 | 6900 |  |  | 6900 | 75.75 | 16 | 91090 | 1635 |  | Y | 42 | 36 |  |  | B67486 | 05 |  |  |  | 박용우 | 2 | [6 empty] | 103.6 | 13-4 | 0 | 196.19 | A |  | 1626 | 1 | 0.27 | 1570 | 0 | 58 | 21 | 270 | 4:30 | 18 | 18 | 0 | 34 |  | 44.19 | 0 | 0 | N2 | 2021-11-13 13:43 | 2021-11-13 13:59 | 16 | 2021-11-13 13:26 | 33 |  |  |  |  | Y | [8 empty] | 5 | 0 | 13.71 | [23 empty] | 0.31 | 0.31 | B | [9 empty] | 565 | 20 | 294 | 317 | 0 | 0 | 0 | 645 | 0 | 0 | 0 | 0 | 51 | 14 |  |  | 4
2021-11-13 | A68091 | 1 | 고탄소 | P-AE1055LSM | TUNDISH교체 | Al 탈산 | B | 1 | 32 | 53600 | 88.5 | A | A | B |  | 1 | 1 |  | 1520 | 1553 | 6400 |  |  | 6400 | 75.64 | 10 | 84610 | 1615 |  | Y | 48 | 36 |  |  | A68088 |  |  |  |  | 조관훈 | 2 |  | Y |  |  |  |  | 102.9 | 13-1 | 0 | 238.99 | A |  | 1612 | 3 | 0.19 | 1570 | 1.08 | 86 | 32 | 371 | 6:11 | 25 | 25 | 109 | 0 |  | 0 |  | 600 | N2 | 2021-11-13 14:23 | 2021-11-13 14:56 | 36 | 2021-11-13 14:21 | 38 |  |  |  |  | Y |  |  |  | Y | [5 empty] | 0 | 263.82 | [19 empty] | 1.69 |  |  |  | 0.8 | 0 | A | [9 empty] | 0 | 0 | 627 | 18 | 0 | 147 | 0 | 696 | 0 | 790 | 0 | 0 | 68 | 19 |  |  |  |  | 1
2021-11-13 | B67490 | 2 | 저탄소 | SCM415 | 잔강최소화 | Al 탈산 | B | 29 | 7 | 54300 | 87.05 | A | B |  | B | 1 |  | 1 | 1555 | 1551 | 7200 |  |  | 7200 | 85.1 | 10 | 84610 | 1645 |  | Y | 45 | 37 |  |  | B67487 | 05 |  |  |  | 박용우 | 2 |  |  | Y |  |  |  | 105 | 13-9 | 0 | 175.44 | A |  | 1635 | 1 | 0.43 | 1590 | 1.19 | 74 | 27 | 365 | 6:05 | 13 | 14 | 0 | 35 |  | 60.77 | 0 | 0 | N2 | 2021-11-13 14:48 | 2021-11-13 15:18 | 30 | 2021-11-13 14:37 | 41 |  |  |  |  | N | [8 empty] | 3 | 0 | 15.81 | [23 empty] | 0.22 | 0.22 | A | [9 empty] | 293 | 996 | 195 | 0 | 0 | 259 | 0 | 507 | 0 | 204 | 0 | 0 | 0 | 0 |  |  | 6
2021-11-13 | A68092 | 1 | 고탄소 | P-AE1055LSM |  | Al 탈산 | B | 6 | 33 | 52400 | 77.75 | A | B | B |  | 1 | 1 |  | 1520 | 1560 | 4300 |  |  | 4300 | 42.35 | 12 | 101532 | 1599 |  | Y | 34 | 26 | [7 empty] | 김형철 | 2 |  |  | Y |  |  |  | 102.5 | 12-10 | 0 | 116.11 | A |  | 1596 | 3 | 0.2 | 1558 | 0.88 | 74 | 27 | 262 | 4:22 | 25 | 25 | 110 | 0 |  | 0 |  | 600 | N2 | 2021-11-13 15:13 | 2021-11-13 16:00 | 47 | 2021-11-13 15:12 | 48 |  |  |  |  | Y |  |  |  | Y | [5 empty] | 0 | 303.15 | [23 empty] | 16.26 | 0 | A |  |  | 8.786 | 24.282 | 56.076 | 0.138 | 6.382 | 2.309 | 1834.27 | 123 | 0 | 842 | 20 | 0 | 162 | 0 | 645 | 0 | 399 | 0 | 0 | 24 | 36
2021-11-13 | B67491 | 2 | 저탄소 | SCM415 |  | Al 탈산 | B | 33 | 48 | 52450 | 92.72 | B | B |  | B | 1 |  | 1 | 1555 | 1563 | 6600 |  |  | 6600 | 43.16 | 18 | 152904 | 1658 |  | Y | 45 | 35 |  |  | B67488 | 05 |  |  |  | 최남길 | 2 |  |  | Y | [5 empty] | 0 | 126.43 | A |  | 1649 | 1 | 0.38 | 1585 | 1.68 | 69 | 39 | 345 | 5:45 | 15 | 18 | 0 | 36 |  | 85.43 | 0 | 0 | N2 | 2021-11-13 15:52 | 2021-11-13 16:21 | 29 | 2021-11-13 15:38 | 43 |  |  |  |  | N | [8 empty] | 4.5 | 0 | 22.19 | [23 empty] | 0.34 | 0.34 | A | [9 empty] | 788 | 495 | 0 | 0 | 0 | 253 | 0 | 945 | 0 | 259 | 0 | 0 | 0 | 0 |  |  | 4
2021-11-13 | A68093 | 1 | 고탄소 | P-AE1055LSM |  | Al 탈산 | B | 32 | 31 | 52600 | 89.83 | B | B | B |  | 1 | 1 |  | 1520 | 1555 | 4700 |  |  | 4700 | 46.29 | 12 | 101532 | 1586 |  | Y | 35 | 28 | [7 empty] | 김형철 | 2 |  | Y |  |  |  |  | 105.9 | 13-4 | 0 | 211.13 | A |  | 1584 | 3 | 0.17 | 1539 | 0.85 | 55 | 15 | 502 | 8:22 | 25 | 25 | 111 | 0 |  | 0 |  | 600 | N2 | 2021-11-13 16:29 | 2021-11-13 17:05 | 35 | 2021-11-13 16:27 | 37 |  |  |  |  | Y |  |  |  | Y | [5 empty] | 0 | 376.64 | [23 empty] | 0 | 0 | A |  |  | 7.712 | 26.129 | 55.112 | 0.084 | 7.146 | 2.109 | 1773.63 | 104 | 0 | 836 | 15 | 0 | 179 | 0 | 646 | 0 | 396 | 0 | 0 | 0 | 8
2021-11-13 | B67492 | 2 | 저탄소 | SCM415HON |  | Al 탈산 | B | 37 | 73 | 49400 | 98.17 | B | B |  | B | 1 |  | 1 | 1555 | 1545 | 7900 |  |  | 7900 | 155.62 | 6 | 50766 | 1632 |  | Y | 44 | 40 |  |  | B67489 | 05 |  |  |  | 최남길 | 2 |  | Y |  |  |  |  | 109.1 | 12-8 | 0 | 193.68 | A |  | 1641 | 1 | 0.36 | 1574 | 1.46 | 61 | 33 | 259 | 4:19 | 16 | 17 | 0 | 37 | 70 | 53.02 | 0 | 0 | N2 | 2021-11-13 16:59 | 2021-11-13 17:25 | 27 | 2021-11-13 16:38 | 47 |  |  |  |  | Y | [8 empty] | 4.5 | 0 | 16.71 | [23 empty] | 0.81 | 0.81 | A | [9 empty] | 976 | 845 | 0 | 20 | 0 | 304 | 0 | 749 | 0 | 0 | 0 | 0 | 0 | 12 |  |  | 4
2021-11-13 | A68094 | 1 | 고탄소 | P-AE1055LSM |  | Al 탈산 | B | 38 | 23 | 52600 | 84.67 | B | B | B |  | 1 | 1 |  | 1520 | 1542 | 5000 |  |  | 5000 | 49.25 | 12 | 101532 | 1593 |  | Y | 36 | 28 | [7 empty] | 김형철 | 2 |  |  | Y |  |  |  | 105.4 | 13-6 | 0 | 148.62 | A |  | 1589 | 3 | 0.17 | 1557 | 0.67 | 73 | 25 | 270 | 4:30 | 25 | 25 | 112 | 0 |  | 0 |  | 600 | N2 | 2021-11-13 17:25 | 2021-11-13 18:10 | 45 | 2021-11-13 17:24 | 46 |  |  |  |  | Y |  |  |  | Y | [5 empty] | 0 | 333.13 | [23 empty] | 21.61 | 0 | A |  |  | 7.88 | 26.057 | 54.343 | 0.22 | 6.896 | 2.085 | 1773.63 | 58 | 0 | 825 | 0 | 0 | 128 | 0 | 691 | 0 | 445 | 0 | 0 | 44 | 5
2021-11-13 | B67493 | 2 | 저탄소 | SCM415HON |  | Al 탈산 | B | 30 | 57 | 51600 | 101.97 | B | B |  | B | 1 |  | 1 | 1555 | 1537 | 8100 |  |  | 8100 | 79.78 | 12 | 101532 | 1643 |  | Y | 47 | 42 | [7 empty] | 최남길 | 2 |  |  |  |  | Y |  | 105.1 | 12-8 | 0 | 278.08 | A |  | 1643 | 1 | 0.37 | 1571 | 1.66 | 58 | 24 | 289 | 4:49 | 16 | 17 | 0 | 38 |  | 142.53 | 0 | 0 | N2 | 2021-11-13 18:08 | 2021-11-13 18:31 | 23 | 2021-11-13 17:48 | 44 |  |  |  |  | Y | [8 empty] | 4 | 0 | 31.4 | [23 empty] | 0.48 | 0.48 | A | [9 empty] | 591 | 933 | 206 | 22 | 0 | 301 | 0 | 702 | 0 | 0 | 0 | 0 | 0 | 10 |  |  | 3
2021-11-13 | A68095 | 1 | 고탄소 | P-AE1055LSM |  | Al 탈산 | B | 1 | 33 | 53300 | 75.2 | B | B | B |  | 1 | 1 |  | 1520 | 1530 | 5000 |  |  | 5000 | 59.09 | 10 | 84610 | 1599 |  | Y | 34 | 29 | [7 empty] | 김형철 | 2 |  | Y |  |  |  |  | 103.4 | 13-1 | 0 | 260.47 | A |  | 1592 | 3 | 0.19 | 1545 | 1.18 | 61 | 22 | 344 | 5:44 | 25 | 25 | 113 | 0 |  | 0 |  | 600 | N2 | 2021-11-13 18:43 | 2021-11-13 19:13 | 31 | 2021-11-13 18:41 | 32 |  |  |  |  | Y |  |  |  | Y | [5 empty] | 0 | 275.73 | [23 empty] | 32.07 | 0 | A |  |  | 8.221 | 25.215 | 55.61 | 0.242 | 6.764 | 2.205 | 1773.63 | 24 | 0 | 811 | 23 | 0 | 163 | 0 | 497 | 0 | 295 | 0 | 0 | 0 | 20
2021-11-13 | B67494 | 2 | 저탄소 | SCM415HON |  | Al 탈산 | B | 29 | 8 | 54000 | 93.7 | B | B |  | B | 1 |  | 1 | 1555 | 1584 | 5700 |  |  | 5700 | 61.24 | 11 | 93071 | 1647 |  | Y | 44 | 32 | [7 empty] | 최남길 | 2 | [8 empty] | 0 | 141.68 | A |  | 1635 | 1 | 0.36 | 1570 | 1.58 | 57 | 28 | 331 | 5:31 | 16 | 17 | 0 | 39 | 70 | 50.25 | 0 | 0 | N2 | 2021-11-13 19:07 | 2021-11-13 19:31 | 24 | 2021-11-13 18:48 | 43 |  |  |  |  | Y | [8 empty] | 3 | 0 | 14.96 | [23 empty] | 0.58 | 0.58 | A | [9 empty] | 1135 | 546 | 215 | 23 | 0 | 368 | 0 | 849 | 0 | 0 | 0 | 0 | 0 | 16 |  |  | 3
2021-11-13 | A68096 | 1 | 고탄소 | P-AE1055LSM |  | Al 탈산 | B | 6 | 34 | 52500 | 71.95 | B | B | B |  | 1 | 1 |  | 1520 | 1586 | 3300 |  |  | 3300 | 32.5 | 12 | 101532 | 1583 |  | Y | 35 | 19 | [7 empty] | 김형철 | 2 |  | Y |  |  |  |  | 107.9 | 13-6 | 0 | 115.4 | A |  | 1591 | 3 | 0.19 | 1554 | 1.03 | 70 | 22 | 262 | 4:22 | 25 | 25 | 114 | 0 |  | 0 |  | 500 | N2 | 2021-11-13 19:44 | 2021-11-13 20:18 | 34 | 2021-11-13 19:43 | 35 |  |  |  |  | Y |  |  |  | Y | [5 empty] | 0 | 212.64 | [23 empty] | 37.04 | 0 | A |  |  | 6.241 | 28.193 | 53.585 | 0.103 | 8.585 | 1.9 | 1727.4 | 68 | 0 | 897 | 9 | 0 | 165 | 0 | 641 | 0 | 397 | 0 | 0 | 18 | 27
2021-11-13 | B67495 | 2 | 저탄소 | SCM415HON | TUNDISH교체전 | Al 탈산 | B | 33 | 49 | 51650 | 93.15 | B | B |  | B | 1 |  | 1 | 1555 | 1579 | 6000 |  |  | 6000 | 64.47 | 11 | 93071 | 1649 |  | Y | 39 | 31 |  |  | B67492 | 05 |  |  |  | 최남길 | 2 | [6 empty] | 103.95 | 12-8 | 0 | 145.72 | A |  | 1637 | 1 | 0.34 | 1575 | 1.5 | 62 | 32 | 310 | 5:10 | 16 | 17 | 0 | 40 |  | 51.58 | 0 | 0 | N2 | 2021-11-13 20:08 | 2021-11-13 20:33 | 25 | 2021-11-13 19:48 | 45 |  |  |  |  | Y | [8 empty] | 3.5 | 0 | 13.49 | [23 empty] | 0.48 | 0.48 | A | [9 empty] | 956 | 656 | 137 | 24 | 0 | 311 | 0 | 754 | 0 | 0 | 0 | 0 | 0 | 13 |  |  | 2
2021-11-13 | A68097 | 1 | 고탄소 | P-AE1055LSM |  | Al 탈산 | B | 32 | 32 | 53000 | 82.3 | B | B | B |  | 1 | 1 |  | 1520 | 1537 | 4600 |  |  | 4600 | 54.37 | 10 | 84610 | 1589 |  | Y | 35 | 26 | [7 empty] | 김형철 | 2 |  | Y |  |  |  |  | 99 | 12-7 | 0 | 99.09 | A |  | 1593 | 3 | 0.2 | 1542 | 1.11 | 58 | 18 | 411 | 6:51 | 25 | 25 | 115 | 0 |  | 0 |  | 600 | N2 | 2021-11-13 20:51 | 2021-11-13 21:26 | 35 | 2021-11-13 20:50 | 36 |  |  |  |  | Y |  |  |  | Y | [5 empty] | 0 | 305.77 | [23 empty] | 40.05 | 0 | A |  |  | 5.807 | 27.212 | 54.216 | 0.154 | 9.336 | 1.992 | 1811.35 | 17 | 0 | 747 | 22 | 0 | 172 | 0 | 496 | 0 | 298 | 0 | 0 | 0 | 34
2021-11-13 | B67496 | 2 | 중탄소 | SFMN438VM2 | TUNDISH교체 | Si 탈산 | B | 37 | 74 | 49350 | 111.25 | B | B |  | B | 1 |  | 1 | 1540 | 1581 | 7000 |  |  | 7000 | 82.01 | 11 | 85360 | 1666 |  | Y | 44 | 38 | [7 empty] | 최남길 | 2 | [6 empty] | 101.55 | 12-1 | 0 | 194.63 | A |  | 1660 | 1 | 0.35 | 1570 | 1.81 | 79 | 40 | 293 | 4:53 | 18 | 22 | 0 | 41 |  | 70.46 | 0 | 0 | N2 | 2021-11-13 21:26 | 2021-11-13 21:59 | 34 | 2021-11-13 20:55 | 64 |  |  |  |  | N | [8 empty] | 5.3 | 0 | 21.54 | 물량부족 수소측정 불가 | [18 empty] | 2 |  |  |  | 0.55 | 0.55 | A | [9 empty] | 0 | 0 | 1709 | 81 | 0 | 0 | 0 | 1247 | 0 | 0 | 0 | 0 | 317 | 5 |  |  | 4 |  | 1
2021-11-13 | A68098 | 1 | 고탄소 | P-AE1055LSM |  | Al 탈산 | B | 38 | 24 | 53100 | 81.6 | B | B | B |  | 1 | 1 |  | 1520 | 1533 | 5800 |  |  | 5800 | 57.12 | 12 | 101532 | 1594 |  | Y | 41 | 33 | [7 empty] | 김형철 | 2 |  |  | Y |  |  |  | 108.6 | 13-9 | 0.01 | 202.45 | A |  | 1591 | 3 | 0.17 | 1591 | 0 | 107 | 26 | 263 | 4:23 | 25 | 25 | 116 | 0 |  | 0 |  | 600 | N2 | 2021-11-13 21:47 | 2021-11-13 22:27 | 40 | 2021-11-13 21:47 | 40 |  |  |  |  | Y |  |  |  | Y | [5 empty] | 0 | 19.76 | [23 empty] | 44.53 | 0 | A |  |  | 6.235 | 27.337 | 54.771 | 0.122 | 8.784 | 2.003 | 1811.35 | 38 | 0 | 741 | 33 | 0 | 146 | 0 | 1006 | 0 | 677 | 0 | 0 | 64 | 29
2021-11-13 | B67497 | 2 | 중탄소 | SFMN438VM2 |  | Si 탈산 | B | 30 | 58 | 51450 | 102.1 | B | B |  | D | 1 |  | 1 | 1540 | 1576 | 6800 |  |  | 6800 | 72.02 | 11 | 94413 | 1638 | 358 | Y | 42 | 36 | [7 empty] | 최남길 | 2 | [6 empty] | 105.95 | 12-8 | 0 | 148.09 | A |  | 1625 | 1 | 0.42 | 1551 | 1.54 | 60 | 30 | 316 | 5:16 | 18 | 19 | 0 | 42 |  | 139.25 | 0 | 0 | N2 | 2021-11-13 22:37 | 2021-11-13 22:59 | 22 | 2021-11-13 22:13 | 46 |  |  |  |  | N | [8 empty] | 4 | 0 | 31.41 | [20 empty] | 0.64 |  |  | 0.71 | 0.71 | A | [9 empty] | 0 | 0 | 1652 | 96 | 0 | 0 | 0 | 545 | 0 | 0 | 0 | 0 | 176 | 40
2021-11-13 | A68099 | 1 | 고탄소 | P-AE1055LSM |  | Al 탈산 | B | 1 | 34 | 53500 | 80.3 | B | D | D |  | 1 | 1 |  | 1520 | 1532 | 5100 |  |  | 5100 | 50.23 | 12 | 101532 | 1594 |  | Y | 39 | 28 | [7 empty] | 김형철 | 2 |  |  | Y |  |  |  | 102.35 | 12-10 | 0.36 | 247.7 | A |  | 1594 | 3 | 0.19 | 1549 | 1.1 | 65 | 20 | 362 | 6:02 | 25 | 25 | 117 | 0 |  | 0 |  | 600 | N2 | 2021-11-13 22:59 | 2021-11-13 23:33 | 33 | 2021-11-13 22:59 | 33 |  |  |  |  | Y |  |  |  | Y | [5 empty] | 0 | 20.74 | [23 empty] | 45.43 | 0.67 | A |  |  | 6.294 | 25.641 | 56.384 | 0.163 | 8.958 | 2.198 | 1928.2 | 30 | 0 | 792 | 0 | 0 | 143 | 0 | 498 | 0 | 297 | 0 | 0 | 75 | 16
2021-11-13 | B67498 | 2 | 중탄소 | SFMN438VM2 |  | Si 탈산 | B | 29 | 9 | 54500 | 94.62 | B | D |  | D | 1 |  | 1 | 1540 | 1576 | 6200 |  |  | 6200 | 66.58 | 12 | 93120 | 1639 | 360 | Y | 39 | 32 | [7 empty] | 최남길 | 2 | [6 empty] | 102.3 | 13-6 | 0 | 107.59 | A |  | 1636 | 1 | 0.44 | 1562 | 1.73 | 71 | 33 | 320 | 5:20 | 18 | 19 | 0 | 43 | 170 | 132.06 | 0 | 0 | N2 | 2021-11-13 23:29 | 2021-11-14 00:01 | 32 | 2021-11-13 23:10 | 51 |  |  |  |  | N | [8 empty] | 3.5 | 0 | 31.86 | [20 empty] | 1.221 |  |  | 0.65 | 0.65 | A | [9 empty] | 0 | 0 | 1651 | 50 | 0 | 0 | 0 | 698 | 0 | 0 | 0 | 0 | 118 | 62
2021-11-13 | A68100 | 1 | 고탄소 | P-AE1055LSM |  | Al 탈산 | B | 6 | 35 | 52400 | 93.17 | D | D | D |  | 1 | 1 |  | 1520 | 1532 | 5400 |  |  | 5400 | 53.19 | 12 | 101532 | 1578 | 360 | Y | 46 | 30 | [7 empty] | 김덕진 | 2 |  |  | Y |  |  |  | 104.05 | 13-1 | 0.79 | 213.45 | A |  | 1578 | 3 | 0.18 | 1547 | 0.69 | 63 | 22 | 268 | 4:28 | 25 | 25 | 118 | 0 |  | 0 |  | 600 | N2 | 2021-11-14 00:11 | 2021-11-14 00:35 | 24 | 2021-11-14 00:10 | 25 |  |  |  |  | Y |  |  |  | Y | [5 empty] | 0 | 320.07 | [23 empty] | 47.24 | 0.68 | A |  |  | 5.917 | 27.988 | 54.17 | 0.263 | 9.154 | 1.935 | 1811.35 | 56 | 0 | 783 | 0 | 0 | 148 | 0 | 596 | 0 | 646 | 0 | 0 | 206 | 0
2021-11-13 | B67499 | 2 | 중탄소 | SFMN438VM2 |  | Si 탈산 | B | 33 | 50 | 51950 | 99.05 | D | D |  | D | 1 |  | 1 | 1540 | 1544 | 7100 |  |  | 7100 | 68.93 | 12 | 102996 | 1645 |  | Y | 42 | 37 | [7 empty] | 김규완 | 2 | [6 empty] | 102.35 | 12-6 | 0.19 | 161.7 | A |  | 1638 | 1 | 0.46 | 1553 | 1.89 | 62 | 33 | 326 | 5:26 | 18 | 19 | 0 | 44 |  | 166.47 | 0 | 0 | N2 | 2021-11-14 00:36 | 2021-11-14 01:01 | 25 | 2021-11-14 00:14 | 47 |  |  |  |  | N | [8 empty] | 4.5 | 0 | 38.16 | [20 empty] | 1.178 |  |  | 0.83 | 0.83 | A | [9 empty] | 0 | 0 | 1644 | 74 | 0 | 0 | 0 | 651 | 0 | 0 | 0 | 0 | 55 | 36
2021-11-13 | A68101 | 1 | 고탄소 | P-AE1055LSM |  | Al 탈산 | B | 32 | 33 | 53100 | 95.75 | D | D | D |  | 1 | 1 |  | 1520 | 1538 | 6100 |  |  | 6100 | 60.08 | 12 | 101532 | 1589 |  | Y | 50 | 35 | [7 empty] | 김덕진 | 2 |  |  | Y |  |  |  | 120.9 | 14-10 | 4.87 | 344.24 | A |  | 1589 | 3 | 0.17 | 1550 | 0.87 | 66 | 23 | 365 | 6:05 | 25 | 25 | 119 | 0 |  | 0 |  | 600 | N2 | 2021-11-14 01:13 | 2021-11-14 01:41 | 28 | 2021-11-14 01:12 | 29 |  |  |  |  | Y |  |  |  | Y | [5 empty] | 0 | 302.12 | [23 empty] | 48.72 | 0.68 | A |  |  | 7.198 | 25.874 | 55.657 | 0.15 | 7.732 | 2.151 | 1862.73 | 38 | 0 | 850 | 42 | 0 | 164 | 0 | 940 | 0 | 498 | 0 | 0 | 97 | 38
2021-11-13 | B67500 | 2 | 중탄소 | SFMN438VM2 |  | Si 탈산 | B | 37 | 75 | 49150 | 102.35 | D | D |  | D | 1 |  | 1 | 1540 | 1555 | 6600 |  |  | 6600 | 60.75 | 14 | 108640 | 1649 |  | Y | 40 | 36 | [7 empty] | 이기호 | 2 | [6 empty] | 103.15 | 12-2 | 0.19 | 145.21 | A |  | 1634 | 1 | 0.45 | 1555 | 1.46 | 64 | 39 | 336 | 5:36 | 18 | 19 | 0 | 45 |  | 146.54 | 0 | 0 | N2 | 2021-11-14 01:42 | 2021-11-14 02:01 | 19 | 2021-11-14 01:20 | 41 |  |  |  |  | N | [8 empty] | 5 | 0 | 33.46 | [20 empty] | 1.162 |  |  | 0.83 | 0.83 | A | [9 empty] | 0 | 0 | 1660 | 0 | 0 | 0 | 0 | 500 | 0 | 0 | 0 | 0 | 46 | 39
2021-11-13 | A68102 | 1 | 고탄소 | P-AE1055LSM |  | Al 탈산 | B | 38 | 25 | 53000 | 89.15 | D | D | D |  | 1 | 1 |  | 1520 | 1534 | 4700 |  |  | 4700 | 46.29 | 12 | 101532 | 1599 |  | Y | 41 | 27 | [7 empty] | 김덕진 | 2 |  | Y | Y |  |  |  | 98.65 | 12-8 | 0.01 | 91.39 | A |  | 1599 | 3 | 0.18 | 1558 | 0.85 | 74 | 29 | 303 | 5:03 | 25 | 25 | 120 | 0 |  | 0 |  | 600 | N2 | 2021-11-14 02:10 | 2021-11-14 02:50 | 40 | 2021-11-14 02:10 | 40 |  |  |  |  | Y |  |  |  | Y | [5 empty] | 0 | 337.58 | [23 empty] | 50.06 | 0.68 | A |  |  | 6.654 | 26.806 | 54.476 | 0.185 | 8.186 | 2.032 | 1793.19 | 0 | 0 | 612 | 13 | 0 | 151 | 0 | 693 | 0 | 498 | 0 | 0 | 194 | 21
2021-11-13 | B67521 | 2 | 중탄소 | SFMN438VM2 |  | Si 탈산 | B | 30 | 59 | 51000 | 97.1 | D | D |  | D | 1 |  | 1 | 1540 | 1550 | 7000 |  |  | 7000 | 70.18 | 12 | 99744 | 1634 |  | Y | 40 | 37 | [7 empty] | 김규완 | 2 | [6 empty] | 97.3 | 11-10 | 0 | 192.14 | A |  | 1641 | 1 | 0.41 | 1555 | 1.84 | 64 | 37 | 297 | 4:57 | 18 | 19 | 0 | 46 |  | 146.81 | 0 | 0 | N2 | 2021-11-14 02:34 | 2021-11-14 02:58 | 25 | 2021-11-14 02:15 | 44 |  |  |  |  | N | [8 empty] | 4.5 | 0 | 36.4 | [20 empty] | 1.252 |  |  | 0.77 | 0.77 | A | [9 empty] | 0 | 0 | 1721 | 0 | 0 | 0 | 0 | 695 | 0 | 0 | 0 | 0 | 57 | 28
2021-11-13 | A68103 | 1 | 고탄소 | P-AE1055LSM |  | Al 탈산 | B | 1 | 35 | 53200 | 102.7 | D | D | D |  | 1 | 1 |  | 1520 | 1565 | 3900 |  |  | 3900 | 38.41 | 12 | 101532 | 1591 |  | Y | 44 | 22 | [7 empty] | 김덕진 | 2 |  |  | Y |  |  |  | 105.35 | 13-3 | 0.01 | 63.99 | A |  | 1591 | 3 | 0.18 | 1552 | 0.66 | 68 | 33 | 377 | 6:17 | 25 | 25 | 121 | 0 |  | 0 |  | 600 | N2 | 2021-11-14 03:24 | 2021-11-14 03:52 | 28 | 2021-11-14 03:24 | 28 |  |  |  |  | Y |  |  |  | Y | [5 empty] | 0 | 427.29 | [23 empty] | 51.77 | 0.68 | A |  |  | 6.732 | 26.755 | 54.412 | 0.156 | 8.082 | 2.033 | 1793.19 | 51 | 0 | 788 | 21 | 0 | 165 | 0 | 692 | 0 | 497 | 0 | 0 | 98 | 10
2021-11-13 | B67522 | 2 | 중탄소 | SFMN438VM2 |  | Si 탈산 | B | 29 | 10 | 54100 | 98.73 | D | D |  | D | 1 |  | 1 | 1540 | 1545 | 6900 |  |  | 6900 | 67.24 | 12 | 102612 | 1633 |  | Y | 42 | 39 | [7 empty] | 김규완 | 2 | [6 empty] | 97.2 | 12-10 | 0 | 108.87 | A |  | 1632 | 1 | 0.42 | 1560 | 1.49 | 69 | 38 | 306 | 5:06 | 18 | 19 | 0 | 47 |  | 132.18 | 0 | 0 | N2 | 2021-11-14 03:34 | 2021-11-14 03:59 | 26 | 2021-11-14 03:16 | 44 |  |  |  |  | N | [8 empty] | 3.5 | 0 | 30.53 | [20 empty] | 1.116 |  |  | 0.77 | 0.77 | A | [9 empty] | 0 | 0 | 1632 | 59 | 0 | 0 | 0 | 498 | 0 | 0 | 0 | 0 | 58 | 47
2021-11-13 | B67523 | 2 | 중탄소 | SFMN438VM2 |  | Si 탈산 | B | 33 | 51 | 51700 | 99.2 | D | D |  | D | 1 |  | 1 | 1540 | 1564 | 6500 |  |  | 6500 | 71.09 | 11 | 91432 | 1634 |  | Y | 40 | 37 | [7 empty] | 김규완 | 2 | [6 empty] | 95.5 | 11-9 | 0.52 | 68.16 | A |  | 1636 | 1 | 0.38 | 1559 | 1.58 | 68 | 42 | 284 | 4:44 | 18 | 19 | 0 | 48 |  | 122.71 | 0 | 0 | N2 | 2021-11-14 04:32 | 2021-11-14 05:00 | 28 | 2021-11-14 04:11 | 49 |  |  |  |  | N | [8 empty] | 4.5 | 0 | 29.61 | [20 empty] | 1.388 |  |  | 0.8 | 0.8 | A | [9 empty] | 0 | 0 | 1747 | 0 | 0 | 0 | 0 | 698 | 0 | 0 | 0 | 0 | 0 | 25
2021-11-13 | A68104 | 1 | 고탄소 | P-AE1055LSM |  | Al 탈산 | B | 6 | 36 | 52200 | 91.3 | D | D | D |  | 1 | 1 |  | 1520 | 1537 | 5800 |  |  | 5800 | 57.12 | 12 | 101532 | 1595 |  | Y | 44 | 33 | [7 empty] | 김덕진 | 2 |  |  | Y |  |  |  | 103.05 | 12-10 | 0 | 238.96 | A |  | 1595 | 3 | 0.19 | 1551 | 0.94 | 67 | 28 | 279 | 4:39 | 25 | 26 | 122 | 0 |  | 0 |  | 600 | N2 | 2021-11-14 04:27 | 2021-11-14 04:57 | 30 | 2021-11-14 04:26 | 31 |  |  |  |  | Y |  |  |  | Y | [5 empty] | 0 | 330.11 | [23 empty] | 53.23 | 0.68 | A |  |  | 5.852 | 25.742 | 57.94 | 0.096 | 9.9 | 2.25 | 1972.68 | 48 | 0 | 738 | 44 | 0 | 139 | 0 | 988 | 0 | 708 | 0 | 0 | 195 | 23
2021-11-13 | B67524 | 2 | 중탄소 | SFMN438VM2 |  | Si 탈산 | B | 37 | 76 | 0 | 101.03 | D | D |  | D | 1 |  | 1 | 1540 | 1547 | 6800 |  |  | 6800 | 72.29 | 11 | 94061 | 1644 |  | Y | 41 | 36 | [7 empty] | 김규완 | 2 | [6 empty] | 145.7 |  | 0 | 243.58 | A |  | 1633 | 1 | 0.43 | 1564 | 1.53 | 73 | 45 | 311 | 5:11 | 18 | 19 | 0 | 49 |  | 205.1 | 0 | 0 | N2 | 2021-11-14 05:32 | 2021-11-14 06:00 | 28 | 2021-11-14 05:09 | 51 |  |  |  |  | N | [8 empty] | 5 | 0 | 46.18 | [20 empty] | 1.012 |  |  | 0.74 | 0.74 | A | [9 empty] | 12 | 0 | 1748 | 39 | 0 | 0 | 0 | 697 | 0 | 0 | 0 | 0 | 69 | 34
2021-11-13 | A68105 | 1 | 고탄소 | AE1055LS |  | Al 탈산 | B | 32 | 34 | 52200 | 91.08 | D | D | D |  | 1 | 1 |  | 1520 | 1562 | 4600 |  |  | 4600 | 45.31 | 12 | 101520 | 1598 |  | Y | 40 | 26 | [7 empty] | 김덕진 | 2 |  |  | Y |  |  |  | 103.95 | 13-2 | 0.02 | 76.96 | A |  | 1598 | 3 | 0.17 | 1557 | 0.8 | 73 | 33 | 368 | 6:08 | 25 | 25 | 123 | 0 |  | 0 |  | 600 | N2 | 2021-11-14 05:28 | 2021-11-14 06:00 | 32 | 2021-11-14 05:28 | 32 |  |  |  |  | Y |  |  |  | Y | [5 empty] | 0 | 364.41 | [23 empty] | 54.64 | 0.68 | A | [9 empty] | 23 | 0 | 724 | 36 | 0 | 170 | 0 | 695 | 0 | 500 | 0 | 0 | 98 | 40
2021-11-13 | B67525 | 2 | 중탄소 | SFMN438VM2 | TUNDISH교체전 | Si 탈산 | B | 30 | 60 | 51200 | 104.4 | D | D |  | A | 1 |  | 1 | 1540 | 1520 | 7100 |  |  | 7100 | 78.39 | 12 | 90573 | 1654 |  | Y | 44 | 37 | [7 empty] | 김규완 | 2 | [6 empty] | 88.3 | 10-10 | 0.08 | 110.28 | A |  | 1643 | 1 | 0.39 | 1560 | 2.03 | 69 | 38 | 303 | 5:03 | 18 | 19 | 0 | 50 | 140 | 99.6 | 0 | 0 | N2 | 2021-11-14 06:36 | 2021-11-14 06:59 | 24 | 2021-11-14 06:09 | 50 |  |  |  |  | N | [8 empty] | 5 | 0 | 23.77 | [20 empty] | 0.932 |  |  | 0.05 | 0.05 | A | [9 empty] | 0 | 0 | 1464 | 82 | 0 | 0 | 0 | 496 | 0 | 0 | 0 | 0 | 80 | 16 |  |  | 6
2021-11-13 | A68106 | 1 | 고탄소 | AE1055LS |  | Al 탈산 | B | 38 | 26 | 52700 | 86.15 | D | D | A |  | 1 | 1 |  | 1520 | 1557 | 4100 |  |  | 4100 | 48.46 | 10 | 84600 | 1599 |  | Y | 40 | 21 | [7 empty] | 김덕진 | 2 |  |  | Y |  |  |  | 96.7 | 12-6 | 0.02 | 159.16 | A |  | 1599 | 3 | 0.18 | 1554 | 0.98 | 70 | 35 | 270 | 4:30 | 25 | 25 | 124 | 0 |  | 0 |  | 500 | N2 | 2021-11-14 06:36 | 2021-11-14 07:01 | 25 | 2021-11-14 06:35 | 26 |  |  |  |  | Y |  |  |  | Y | [5 empty] | 0 | 289.25 | [23 empty] | 60.56 | 0.68 | A | [9 empty] | 64 | 0 | 801 | 0 | 0 | 153 | 0 | 841 | 0 | 496 | 0 | 0 | 156 | 0
2021-11-14 | A68107 | 1 | 고탄소 | AE1055LS |  | Al 탈산 | B | 1 | 36 | 53000 | 81.75 | A | A | A |  | 1 | 1 |  | 1520 | 1579 | 4500 |  |  | 4500 | 53.19 | 10 | 84600 | 1584 |  | Y | 41 | 25 |  |  | A68104 |  |  |  |  | 조관훈 | 2 |  | Y |  |  |  |  | 104.2 | 13-1 | 0.01 | 164.97 | A |  | 1584 | 3 | 0.17 | 1553 | 0.78 | 69 | 35 | 336 | 5:36 | 25 | 25 | 125 | 0 |  | 0 |  | 700 | N2 | 2021-11-14 07:39 | 2021-11-14 07:56 | 16 | 2021-11-14 07:38 | 17 |  |  |  |  | Y |  |  |  | Y | [5 empty] | 0 | 289.83 | [23 empty] | 61.99 | 0.68 | A | [9 empty] | 75 | 0 | 905 | 0 | 0 | 215 | 0 | 841 | 0 | 599 | 0 | 0 | 156 | 19
2021-11-14 | B67526 | 2 | 중탄소 | SM45CB | TUNDISH교체 | Si 탈산 | B | 29 | 11 | 54000 | 104.55 | A | A |  | A | 1 |  | 1 | 1540 | 1517 | 8000 |  |  | 8000 | 100.57 | 10 | 79544 | 1675 |  | Y | 53 | 42 | [7 empty] | 김규완 | 2 | [6 empty] | 84.3 | 11-5 | 29.55 | 197.2 | A |  | 1656 | 1 | 0.32 | 1580 | 1.68 | 87 | 45 | 308 | 5:08 | 14 | 21 | 0 | 51 | 80 | 62.82 | 0 | 0 | N2 | 2021-11-14 08:07 | 2021-11-14 08:35 | 28 | 2021-11-14 07:59 | 36 |  |  |  |  | N | [8 empty] | 6.5 | 0 | 18.54 | 7칸 수소측정 不 | [18 empty] | 1.93 |  |  |  | 0.18 | 0.18 | A | [9 empty] | 0 | 0 | 140 | 25 | 0 | 161 | 0 | 595 | 0 | 210 | 0 | 0 | 185 | 25 |  |  | 6 |  | 1
2021-11-14 | A68108 | 1 | 고탄소 | AE1055LS | 연주종료 | Al 탈산 | B | 6 | 37 | 52400 | 78.22 | A | A | A |  | 1 | 1 |  | 1520 | 1588 | 3900 |  |  | 3900 | 46.1 | 10 | 84600 | 1605 |  | Y | 41 | 22 |  |  | A68105 |  |  |  |  | 조관훈 | 2 |  | Y |  |  |  |  | 97.35 | 12-4 | 2.64 | 86.09 | A |  | 1605 | 3 | 0.18 | 1552 | 1.43 | 68 | 33 | 186 | 3:06 | 25 | 26 | 126 | 0 |  | 0 |  | 700 | N2 | 2021-11-14 08:36 | 2021-11-14 08:55 | 19 | 2021-11-14 08:36 | 19 |  |  |  |  | Y |  |  |  | Y | [5 empty] | 0 | 22.08 | [23 empty] | 63.25 | 0.68 | A | [9 empty] | 0 | 0 | 626 | 28 | 0 | 246 | 0 | 691 | 0 | 298 | 0 | 0 | 165 | 0
2021-11-14 | B67527 | 2 | 중탄소 | SM45CB |  | Si 탈산 | B | 33 | 52 | 51150 | 91.38 | A | A |  | A | 1 |  | 1 | 1540 | 1523 | 6200 |  |  | 6200 | 64.12 | 12 | 96694 | 1629 |  | Y | 41 | 32 |  |  | A68106 | 05 |  |  |  | 박용우 | 2 |  |  |  |  | Y |  | 106.65 | 12-10 | 13.09 | 206.85 | A |  | 1606 | 1 | 0.34 | 1555 | 1.21 | 62 | 35 | 380 | 6:20 | 14 | 15 | 0 | 52 |  | 87.04 | 0 | 0 | N2 | 2021-11-14 09:13 | 2021-11-14 09:27 | 14 | 2021-11-14 09:01 | 26 |  |  |  |  | N | [8 empty] | 5 | 0 | 26.62 | [23 empty] | 0.1 | 0.1 | A | [9 empty] | 0 | 0 | 119 | 15 | 0 | 254 | 0 | 497 | 0 | 257 | 0 | 0 | 0 | 25 |  |  | 6
2021-11-14 | B67528 | 2 | 중탄소 | SM45CB |  | Si 탈산 | B | 37 | 77 | 49200 | 92.57 | A | A |  | A | 1 |  | 1 | 1540 | 1540 | 5800 |  |  | 5800 | 37.33 | 19 | 155384 | 1624 |  | Y | 46 | 31 |  |  | A68107 | 05 |  |  |  | 박용우 | 2 |  |  | Y |  |  |  | 96.1 | 11-5 | 0 | 175.83 | A |  | 1608 | 1 | 0.38 | 1553 | 1.29 | 60 | 35 | 367 | 6:07 | 14 | 18 | 0 | 53 |  | 149.14 | 0 | 0 | N2 | 2021-11-14 10:12 | 2021-11-14 10:31 | 19 | 2021-11-14 10:03 | 28 |  |  |  |  | N | [8 empty] | 5 | 0 | 34.72 | [23 empty] | 0.14 | 0.14 | A | [9 empty] | 0 | 0 | 112 | 0 | 0 | 227 | 0 | 496 | 0 | 256 | 0 | 0 | 0 | 6
2021-11-14 | B67529 | 2 | 중탄소 | SM45C |  | Si 탈산 | B | 30 | 61 | 50650 | 93.05 | A | A |  | A | 1 |  | 1 | 1540 | 1549 | 5600 |  |  | 5600 | 110.58 | 7 | 50644 | 1630 |  | Y | 40 | 36 |  |  | A68108 | 05 |  |  |  | 박용우 | 2 |  |  | Y |  |  |  | 95.15 | 11-7 | 0 | 201.27 | A |  | 1617 | 1 | 0.32 | 1554 | 1.36 | 61 | 35 | 316 | 5:16 | 15 | 21 | 0 | 54 |  | 91.63 | 0 | 0 | N2 | 2021-11-14 11:12 | 2021-11-14 11:32 | 20 | 2021-11-14 11:01 | 31 |  |  |  |  | N | [8 empty] | 5 | 0 | 26.19 | [23 empty] | 0.29 | 0.29 | A | [9 empty] | 0 | 0 | 0 | 15 | 0 | 222 | 0 | 499 | 0 | 255 | 0 | 0 | 0 | 10
2021-11-14 | B67530 | 2 | 중탄소 | SM45C |  | Si 탈산 | B | 29 | 12 | 54150 | 82.87 | A | A |  | A | 1 |  | 1 | 1540 | 1538 | 5000 |  |  | 5000 | 62.57 | 10 | 79908 | 1603 |  | Y | 42 | 28 | [7 empty] | 박용우 | 2 | [6 empty] | 93.35 | 12-5 | 0 | 183.3 | A |  | 1599 | 1 | 0.32 | 1547 | 1.53 | 54 | 25 | 286 | 4:46 | 15 | 18 | 0 | 55 |  | 62.68 | 0 | 0 | N2 | 2021-11-14 12:06 | 2021-11-14 12:33 | 27 | 2021-11-14 11:57 | 36 |  |  |  |  | N | [8 empty] | 5 | 0 | 16.89 | [23 empty] | 0.27 | 0.27 | A | [9 empty] | 0 | 0 | 0 | 0 | 0 | 235 | 0 | 614 | 0 | 255 | 0 | 0 | 0 | 45
2021-11-14 | B67531 | 2 | 중탄소 | SM45C |  | Si 탈산 | B | 33 | 53 | 51250 | 75.6 | A | A |  | A | 1 |  | 1 | 1540 | 1565 | 4200 |  |  | 4200 | 46.61 | 12 | 90106 | 1606 |  | Y | 37 | 25 | [7 empty] | 박용우 | 2 | [8 empty] | 0.19 | 139.66 | A |  | 1603 | 1 | 0.32 | 1555 | 0 | 62 | 27 | 299 | 4:59 | 15 | 16 | 0 | 56 |  | 60.8 | 0 | 0 | N2 | 2021-11-14 13:00 | 2021-11-14 13:34 | 34 | 2021-11-14 12:50 | 44 | [14 empty] | 0 | 14.76 | [23 empty] | 0.32 | 0.32 | A | [9 empty] | 0 | 0 | 0 | 0 | 0 | 224 | 0 | 501 | 0 | 256 | 0 | 0 | 0 | 16
2021-11-14 | A68109 | 1 | 저탄소 | LF2M2 | 연주시작 | Al 탈산 | B | 6 | 38 | 51900 | 109.1 | A | A |  | C | 1 |  | 1 | 1540 | 1556 | 9500 |  |  | 9500 | 98.4 | 13 | 96549 | 1686 | 351 | Y | 51 | 46 | [7 empty] | 조관훈 | 2 | [6 empty] | 100.4 | 12-7 | 230.15 | 0 | A |  | 1687 | 1 | 0.4 | 1599 | 1.82 | 86 | 36 | 480 | 8:00 | 18 | 21 | 0 | 57 |  | 67.59 | 0 | 0 | AR | 2021-11-14 14:02 | 2021-11-14 14:14 | 12 | 2021-11-14 13:47 | 26 |  |  |  |  | N | [9 empty] | 20.66 | 0.27 | [16 empty] | 1.1 |  |  | 1.95 |  |  |  | 0.18 | 0.18 | A | [9 empty] | 0 | 0 | 609 | 63 | 0 | 287 | 0 | 1335 | 0 | 1043 | 0 | 0 | 131 | 10 |  |  | 9 |  | 1
2021-11-14 | B67532 | 2 | 중탄소 | SM45C |  | Si 탈산 | B | 37 | 78 | 48450 | 89.52 | A | A |  | C | 1 |  | 1 | 1540 | 1513 | 6500 |  |  | 6500 | 66.14 | 14 | 98282 | 1614 | 360 | Y | 38 | 36 | [7 empty] | 박용우 | 2 | [6 empty] | 95.25 | 11-4 | 0 | 150.02 | A |  | 1601 | 1 | 0.34 | 1554 | 1.68 | 61 | 30 | 312 | 5:12 | 15 | 15 | 0 | 58 |  | 61.78 | 0 | 0 | N2 | 2021-11-14 14:28 | 2021-11-14 14:40 | 13 | 2021-11-14 14:18 | 22 | [14 empty] | 0 | 13.45 | [23 empty] | 0.2 | 0.2 | A | [9 empty] | 0 | 0 | 0 | 0 | 0 | 192 | 0 | 604 | 0 | 256 | 0 | 0 | 116 | 0
2021-11-14 | A68110 | 1 | 저탄소 | LF2M2 |  | Al 탈산 | B | 32 | 35 | 51900 | 81.08 | A | A | C |  | 1 | 1 |  | 1540 | 1587 | 4800 |  |  | 4800 | 47.14 | 12 | 101820 | 1641 | 345 | Y | 41 | 28 | [15 empty] | 95.85 | 12-3 | 202.99 | 0 | A |  | 1628 | 3 | 0.22 | 1594 | 0.85 | 81 | 32 | 266 | 4:26 | 18 | 18 | 1 | 0 |  | 0 |  | 400 | AR | 2021-11-14 14:39 | 2021-11-14 15:12 | 33 | 2021-11-14 14:38 | 34 |  |  |  |  | N |  |  |  | N | 교체후 첫히트 |  |  |  |  | 90.73 | 84.73 | [23 empty] | 72.83 | 0.68 | A | [9 empty] | 0 | 0 | 1217 | 74 | 0 | 262 | 0 | 499 | 0 | 402 | 0 | 0 | 0 | 4
2021-11-14 | B67533 | 2 | 중탄소 | SM45C | 잔강최소화전 | Si 탈산 | B | 30 | 62 | 50950 | 79.87 | C | C |  | C | 1 |  | 1 | 1540 | 1543 | 5500 |  |  | 5500 | 55.01 | 14 | 99985 | 1609 |  | Y | 36 | 29 | [7 empty] | 추창도 | 2 |  |  |  |  | Y |  | 101.75 | 12-3 | 17.35 | 106.43 | A |  | 1605 | 1 | 0.31 | 1552 | 1.51 | 59 | 26 | 349 | 5:49 | 15 | 16 | 0 | 59 |  | 53.97 | 0 | 0 | N2 | 2021-11-14 15:25 | 2021-11-14 15:46 | 20 | 2021-11-14 15:17 | 29 |  |  |  |  | N | [8 empty] | 4.5 | 0 | 13.7 | [23 empty] | 0.31 | 0.31 | A | [9 empty] | 0 | 0 | 228 | 13 | 0 | 118 | 0 | 701 | 0 | 254 | 0 | 0 | 56 | 60
2021-11-14 | A68111 | 1 | 저탄소 | LF2M2 |  | Al 탈산 | B | 38 | 27 | 52800 | 68.55 | C | C | C |  | 1 | 1 |  | 1540 | 1602 | 4000 |  |  | 4000 | 39.23 | 13 | 101975 | 1634 |  | Y | 40 | 23 | [7 empty] | 이호남 | 2 | [6 empty] | 101.55 | 13-1 | 190.51 | 0 | A |  | 1626 | 3 | 0.21 | 1588 | 1.36 | 75 | 26 | 265 | 4:25 | 18 | 18 | 2 | 0 |  | 0 |  | 400 | AR | 2021-11-14 15:30 | 2021-11-14 16:09 | 38 | 2021-11-14 15:30 | 39 | [14 empty] | 98.12 | 22.17 | [23 empty] | 89.44 | 0.68 | A | [9 empty] | 0 | 0 | 969 | 54 | 0 | 289 | 0 | 498 | 0 | 398 | 0 | 0 | 0 | 9
2021-11-14 | B67534 | 2 | 저탄소 | SUM32F | 잔강최소화 | Si 탈산 | B | 29 | 13 | 54600 | 80.73 | C | C |  | C | 1 |  | 1 | 1555 | 1552 | 7400 |  |  | 7400 | 79.51 | 11 | 93071 | 1647 |  | Y | 43 | 38 | [7 empty] | 추창도 | 2 | [6 empty] | 95 | 12-7 | 0.05 | 175.75 | A |  | 1646 | 1 | 0.38 | 1594 | 1.41 | 79 | 27 | 290 | 4:50 | 8 | 9 | 0 | 60 |  | 43.65 | 0 | 0 | N2 | 2021-11-14 16:29 | 2021-11-14 17:08 | 38 | 2021-11-14 16:20 | 48 |  |  |  |  | N | [8 empty] | 4 | 0 | 8.55 | [23 empty] | 0.39 | 0.39 | A | [9 empty] | 0 | 0 | 304 | 32 | 0 | 0 | 0 | 499 | 0 | 0 | 0 | 0 | 108 | 40
2021-11-14 | A68112 | 1 | 저탄소 | LF2M2 |  | Al 탈산 | B | 1 | 37 | 53000 | 79.12 | C | C | C |  | 1 | 1 |  | 1540 | 1570 | 5100 |  |  | 5100 | 51.42 | 14 | 99183 | 1628 |  | Y | 40 | 29 | [7 empty] | 이호남 | 2 | [6 empty] | 98.4 | 12-5 | 224.52 | 0 | A |  | 1623 | 3 | 0.21 | 1579 | 1.19 | 66 | 19 | 267 | 4:27 | 18 | 18 | 3 | 0 |  | 0 |  | 400 | AR | 2021-11-14 16:42 | 2021-11-14 17:11 | 29 | 2021-11-14 16:40 | 31 | [14 empty] | 79.22 | 74.97 | [23 empty] | 0.01 | 0 | A | [9 empty] | 0 | 0 | 1262 | 17 | 0 | 241 | 0 | 497 | 0 | 397 | 0 | 0 | 0 | 10
2021-11-14 | B67535 | 2 | 저탄소 | SUM32F |  | Si 탈산 | B | 33 | 54 | 51800 | 85.32 | C | C |  | C | 1 |  | 1 | 1555 | 1572 | 5900 |  |  | 5900 | 63.39 | 11 | 93071 | 1629 |  | Y | 38 | 34 | [7 empty] | 추창도 | 2 |  |  |  |  | Y |  | 97.3 | 12-1 | 0 | 125.72 | A |  | 1624 | 1 | 0.38 | 1591 | 1.22 | 76 | 27 | 261 | 4:21 | 8 | 9 | 0 | 61 |  | 69.14 | 0 | 0 | N2 | 2021-11-14 17:33 | 2021-11-14 18:06 | 33 | 2021-11-14 17:12 | 54 |  |  |  |  | N | [8 empty] | 4.3 | 0 | 10.28 | [23 empty] | 1.07 | 1.07 | B | [9 empty] | 0 | 0 | 349 | 21 | 0 | 0 | 0 | 497 | 0 | 0 | 0 | 0 | 156 | 25
2021-11-14 | A68113 | 1 | 저탄소 | LF2M2 |  | Al 탈산 | B | 6 | 39 | 51700 | 67.33 | C | C | C |  | 1 | 1 |  | 1540 | 1607 | 3800 |  |  | 3800 | 36.79 | 14 | 103301 | 1627 |  | Y | 40 | 22 | [7 empty] | 이호남 | 2 | [6 empty] | 98.8 | 12-5 | 193.05 | 0 | A |  | 1626 | 3 | 0.24 | 1585 | 1.52 | 72 | 22 | 256 | 4:16 | 18 | 18 | 4 | 0 |  | 0 |  | 600 | AR | 2021-11-14 17:41 | 2021-11-14 18:15 | 34 | 2021-11-14 17:41 | 35 | [14 empty] | 129.12 | 23.1 | [23 empty] | 4.43 | 0 | A | [9 empty] | 0 | 0 | 711 | 91 | 0 | 239 | 0 | 498 | 0 | 399 | 0 | 0 | 0 | 0
2021-11-14 | B67536 | 2 | 저탄소 | SUM32F |  | Si 탈산 | B | 37 | 79 | 48700 | 84.05 | C | C |  | C | 1 |  | 1 | 1555 | 1565 | 6300 |  |  | 6300 | 67.69 | 11 | 93071 | 1640 |  | Y | 38 | 34 | [7 empty] | 추창도 | 2 | [6 empty] | 100.5 | 11-9 | 0 | 150.57 | A |  | 1628 | 1 | 0.37 | 1593 | 1.21 | 78 | 23 | 239 | 3:59 | 8 | 9 | 0 | 62 |  | 43.84 | 0 | 0 | N2 | 2021-11-14 18:30 | 2021-11-14 19:17 | 48 | 2021-11-14 18:12 | 65 |  |  |  |  | N | [8 empty] | 5 | 0 | 8.36 | [23 empty] | 0 | 0 | A | [9 empty] | 0 | 0 | 308 | 26 | 0 | 0 | 0 | 499 | 0 | 0 | 0 | 0 | 108 | 31
2021-11-14 | A68114 | 1 | 저탄소 | LF2M2 |  | Al 탈산 | B | 32 | 36 | 51600 | 68.55 | C | C | C |  | 1 | 1 |  | 1540 | 1610 | 3600 |  |  | 3600 | 36.67 | 13 | 98163 | 1625 |  | Y | 40 | 21 | [15 empty] | 98.5 | 12-5 | 194.16 | 0 | A |  | 1622 | 3 | 0.24 | 1582 | 1.48 | 69 | 22 | 259 | 4:19 | 18 | 18 | 5 | 0 |  | 0 |  | 600 | AR | 2021-11-14 18:44 | 2021-11-14 19:22 | 38 | 2021-11-14 18:42 | 40 | [14 empty] | 113.4 | 21.73 | [23 empty] | 0.33 | 0 | A | [9 empty] | 0 | 18 | 1267 | 43 | 0 | 230 | 0 | 497 | 0 | 397 | 0 | 0 | 0 | 24
2021-11-14 | B67537 | 2 | 저탄소 | SUM32F |  | Si 탈산 | B | 30 | 63 | 51250 | 85.05 | C | C |  | C | 1 |  | 1 | 1555 | 1532 | 8100 |  |  | 8100 | 87.03 | 11 | 93071 | 1633 |  | N | 45 | 41 |  |  | B67534 | 04 |  |  |  | 추창도 | 2 |  |  |  |  | Y |  | 99.75 | 12-1 | 0 | 145.7 | A |  | 1625 | 1 | 0.36 | 1578 | 1.29 | 63 | 25 | 423 | 7:03 | 8 | 8 | 0 | 63 |  | 23.93 | 0 | 0 | N2 | 2021-11-14 19:58 | 2021-11-14 20:30 | 32 | 2021-11-14 19:49 | 41 |  |  |  |  | N | [8 empty] | 4.2 | 0 | 7.39 | [23 empty] | 0.13 | 0.13 | A | [9 empty] | 0 | 0 | 1236 | 13 | 0 | 0 | 0 | 499 | 0 | 0 | 0 | 0 | 99 | 0
2021-11-14 | A68115 | 1 | 저탄소 | LF2M2 |  | Al 탈산 | B | 38 | 28 | 52500 | 68.48 | C | C | C |  | 1 | 1 |  | 1540 | 1544 | 5600 |  |  | 5600 | 75.5 | 9 | 74177 | 1621 |  | Y | 41 | 30 | [7 empty] | 이호남 | 2 | [6 empty] | 102.8 | 13-2 | 177.21 | 0 | A |  | 1624 | 3 | 0.21 | 1585 | 1.39 | 72 | 23 | 267 | 4:27 | 18 | 18 | 6 | 0 |  | 0 |  | 300 | AR | 2021-11-14 19:44 | 2021-11-14 20:26 | 42 | 2021-11-14 19:44 | 42 |  |  |  |  | N |  |  |  | Y | [5 empty] | 87.23 | 24.91 | [23 empty] | 5.1 | 0 | A | [9 empty] | 0 | 17 | 1049 | 68 | 0 | 198 | 0 | 496 | 0 | 399 | 0 | 0 | 0 | 8
2021-11-14 | B67538 | 2 | 저탄소 | SUM32F |  | Si 탈산 | B | 29 | 14 | 54450 | 100.43 | C | C |  | C | 1 |  | 1 | 1555 | 1557 | 6400 |  |  | 6400 | 63.03 | 12 | 101532 | 1645 |  | Y | 37 | 32 | [7 empty] | 추창도 | 2 |  |  |  |  | Y |  | 100.55 | 13-3 | 0 | 122.02 | A |  | 1624 | 1 | 0.42 | 1589 | 0.85 | 74 | 29 | 262 | 4:22 | 8 | 8 | 0 | 64 |  | 36.77 | 0 | 0 | N2 | 2021-11-14 21:17 | 2021-11-14 21:39 | 22 | 2021-11-14 20:47 | 51 |  |  |  |  | N | [8 empty] | 3.7 | 0 | 8.16 | [23 empty] | 0.91 | 0.91 | A | [9 empty] | 0 | 0 | 823 | 0 | 0 | 0 | 0 | 501 | 0 | 0 | 0 | 0 | 111 | 21
2021-11-14 | A68116 | 1 | 저탄소 | LF2M2 | TUNDISH교체전 | Al 탈산 | B | 1 | 38 | 52700 | 73.4 | C | C | C |  | 1 | 1 |  | 1540 | 1583 | 4200 |  |  | 4200 | 48.22 | 12 | 87107 | 1624 |  | Y | 40 | 24 | [7 empty] | 이호남 | 2 | [6 empty] | 91.5 | 11-8 | 165.74 | 0 | A |  | 1619 | 3 | 0.22 | 1581 | 1.15 | 68 | 22 | 247 | 4:07 | 18 | 18 | 7 | 0 |  | 0 |  | 300 | AR | 2021-11-14 20:50 | 2021-11-14 21:30 | 40 | 2021-11-14 20:49 | 40 |  |  |  |  | N |  |  |  | Y | [5 empty] | 81.47 | 34.49 | [23 empty] | 9.78 | 0 | A | [9 empty] | 0 | 0 | 1022 | 29 | 0 | 196 | 0 | 498 | 0 | 397 | 0 | 0 | 0 | 18
2021-11-14 | B67539 | 2 | 저탄소 | SUM32F |  | Si 탈산 | B | 33 | 55 | 51200 | 87.1 | C | C |  | C | 1 |  | 1 | 1555 | 1556 | 6600 |  |  | 6600 | 65 | 12 | 101532 | 1659 |  | N | 40 | 33 | [7 empty] | 추창도 | 2 | [6 empty] | 97.7 | 12-1 | 0 | 138.26 | A |  | 1647 | 1 | 0.44 | 1583 | 1.59 | 68 | 28 | 256 | 4:16 | 8 | 9 | 0 | 65 |  | 47.65 | 0 | 0 | N2 | 2021-11-14 22:03 | 2021-11-14 22:47 | 45 | 2021-11-14 21:48 | 60 | [14 empty] | 0 | 9.94 | [23 empty] | 0.19 | 0.19 | A | [9 empty] | 0 | 0 | 639 | 0 | 0 | 0 | 0 | 500 | 0 | 0 | 0 | 0 | 111 | 16
2021-11-14 | A68117 | 1 | 고탄소 | P-AE1055LS | TUNDISH교체 | Al 탈산 | B | 6 | 40 | 52400 | 82.55 | C | C | D |  | 1 | 1 |  | 1520 | 1547 | 6100 |  |  | 6100 | 72.1 | 10 | 84610 | 1613 |  | Y | 41 | 38 | [7 empty] | 이호남 | 2 | [6 empty] | 101.5 | 12-8 | 0 | 242.53 | A |  | 1618 | 3 | 0.17 | 1573 | 1.1 | 88 | 33 | 248 | 4:08 | 25 | 25 | 8 | 0 |  | 0 |  | 450 | N2 | 2021-11-14 22:09 | 2021-11-14 22:45 | 37 | 2021-11-14 22:08 | 37 |  |  |  |  | Y |  |  |  | Y | [5 empty] | 0 | 206.79 | [19 empty] | 1.95 |  |  |  | 17.03 | 0.04 | A |  |  | 4.178 | 29.522 | 55.829 | 0.447 | 13.362 | 1.891 | 1844.26 | 79 | 0 | 931 | 13 | 0 | 128 | 0 | 715 | 0 | 515 | 0 | 0 | 159 | 10 |  |  |  | 0 | 1
2021-11-14 | B67540 | 2 | 저탄소 | SUM32F |  | Si 탈산 | B | 37 | 80 | 48550 | 73.98 | C | D |  | D | 1 |  | 1 | 1555 | 1544 | 6900 |  |  | 6900 | 67.96 | 12 | 101532 | 1633 |  | Y | 40 | 36 | [7 empty] | 추창도 | 2 | [6 empty] | 100.15 | 11-9 | 0 | 137.71 | A |  | 1620 | 1 | 0.34 | 1581 | 1.39 | 66 | 23 | 227 | 3:47 | 8 | 9 | 0 | 66 |  | 101.88 | 0 | 0 | N2 | 2021-11-14 22:50 | 2021-11-14 23:52 | 63 | 2021-11-14 22:43 | 70 |  |  |  |  | N | [8 empty] | 5 | 0 | 16.16 | [23 empty] | 0 | 0 | A | [9 empty] | 0 | 0 | 454 | 97 | 0 | 0 | 0 | 500 | 0 | 0 | 0 | 0 | 57 | 25
2021-11-14 | A68118 | 1 | 고탄소 | P-AE1055LS |  | Al 탈산 | B | 32 | 37 | 52000 | 81.83 | C | D | D |  | 1 | 1 |  | 1520 | 1574 | 3900 |  |  | 3900 | 46.09 | 10 | 84610 | 1592 |  | Y | 40 | 23 | [7 empty] | 이호남 | 2 | [6 empty] | 97.95 | 12-5 | 0 | 194.19 | A |  | 1592 | 3 | 0.17 | 1552 | 0.95 | 67 | 28 | 298 | 4:58 | 25 | 25 | 9 | 0 |  | 0 |  | 450 | N2 | 2021-11-14 23:09 | 2021-11-14 23:42 | 33 | 2021-11-14 23:09 | 33 |  |  |  |  | Y |  |  |  | Y | [5 empty] | 0 | 15.16 | [23 empty] | 17.03 | 10.53 | A |  |  | 3.947 | 29.63 | 55.987 | 0.306 | 14.184 | 1.889 | 1911.2 | 86 | 20 | 927 | 0 | 0 | 149 | 0 | 646 | 0 | 396 | 0 | 0 | 0 | 0 |  |  |  | 0
2021-11-14 | B67541 | 2 | 저탄소 | SUM32F | TUNDISH교체전 | Si 탈산 | B | 30 | 64 | 50650 | 74.72 | D | D |  | D | 1 |  | 1 | 1555 | 1520 | 7100 |  |  | 7100 | 70.62 | 12 | 100534 | 1636 |  | Y | 40 | 36 | [7 empty] | 김규완 | 2 | [6 empty] | 101.75 | 12-3 | 0 | 169.14 | A |  | 1630 | 1 | 0.4 | 1591 | 1.39 | 76 | 26 | 232 | 3:52 | 8 | 9 | 0 | 67 | 60 | 42.55 | 0 | 0 | N2 | 2021-11-14 23:55 | 2021-11-15 00:58 | 62 | 2021-11-14 23:48 | 70 |  |  |  |  | N | [8 empty] | 4.5 | 0 | 8.73 | [23 empty] | 0 | 0 | A | [9 empty] | 0 | 0 | 0 | 50 | 0 | 0 | 0 | 501 | 0 | 0 | 0 | 0 | 0 | 36
2021-11-14 | A68119 | 1 | 고탄소 | P-AE1055LS |  | Al 탈산 | B | 38 | 29 | 52700 | 87.63 | D | D | D |  | 1 | 1 |  | 1520 | 1546 | 5300 |  |  | 5300 | 52.2 | 12 | 101532 | 1600 |  | Y | 40 | 31 | [7 empty] | 김덕진 | 2 | [6 empty] | 108.3 | 13-7 | 0 | 179.56 | A |  | 1600 | 3 | 0.18 | 1550 | 1.09 | 65 | 31 | 339 | 5:39 | 25 | 25 | 10 | 0 |  | 0 |  | 450 | N2 | 2021-11-15 00:18 | 2021-11-15 00:38 | 19 | 2021-11-15 00:17 | 21 |  |  |  |  | Y |  |  |  | Y | [5 empty] | 0 | 245.16 | [23 empty] | 17.07 | 12.12 | A |  |  | 4.106 | 28.893 | 57.196 | 0.309 | 13.929 | 1.979 | 1899.91 | 95 | 24 | 1060 | 0 | 0 | 153 | 0 | 797 | 0 | 494 | 0 | 0 | 109 | 33
2021-11-14 | B67542 | 2 | 저탄소 | 17CRNIMO6M1 | TUNDISH교체 | Si 탈산 | B | 29 | 15 | 54600 | 120.95 | D | D |  | D | 1 |  | 1 | 1555 | 1532 | 11000 |  |  | 11000 | 74.29 | 18 | 148074 | 1681 |  | Y | 59 | 54 | [7 empty] | 김규완 | 2 | [6 empty] | 103.3 | 13-5 | 0 | 105.31 | A |  | 1678 | 1 | 0.39 | 1600 | 1.68 | 93 | 42 | 378 | 6:18 | 18 | 21 | 0 | 68 | 350 | 195.65 | 0 | 0 | N2 | 2021-11-15 01:45 | 2021-11-15 02:30 | 44 | 2021-11-15 01:24 | 66 |  |  |  |  | N | [8 empty] | 3.5 | 0 | 50.33 | [16 empty] | 0.8 |  |  | 2.51 | 0.97 |  |  | 0.48 | 0.48 | A | [9 empty] | 764 | 1581 | 0 | 12 | 0 | 50 | 0 | 1350 | 0 | 208 | 0 | 0 | 350 | 9 |  |  | 6 |  | 1
2021-11-14 | A68120 | 1 | 고탄소 | AE1055LS |  | Al 탈산 | B | 1 | 39 | 52800 | 74.37 | D | D | D |  | 1 | 1 |  | 1520 | 1541 | 4500 |  |  | 4500 | 44.33 | 12 | 101520 | 1593 |  | Y | 41 | 22 | [7 empty] | 김덕진 | 2 |  |  | Y |  |  |  | 103 | 12-9 | 0.03 | 183.69 | A |  | 1593 | 3 | 0.17 | 1551 | 1.2 | 67 | 25 | 293 | 4:53 | 25 | 26 | 11 | 0 |  | 0 |  | 450 | N2 | 2021-11-15 01:09 | 2021-11-15 01:41 | 32 | 2021-11-15 01:09 | 32 |  |  |  |  | Y |  |  |  | Y | [5 empty] | 0 | 177.98 | [23 empty] | 17.1 | 13.4 | A | [9 empty] | 34 | 0 | 871 | 9 | 0 | 140 | 0 | 597 | 0 | 496 | 0 | 0 | 55 | 24
2021-11-14 | A68121 | 1 | 고탄소 | AE1055LS |  | Al 탈산 | B | 6 | 41 | 52200 | 72.52 | D | D | D |  | 1 | 1 |  | 1520 | 1545 | 4700 |  |  | 4700 | 46.3 | 12 | 101520 | 1588 |  | Y | 40 | 23 | [7 empty] | 김덕진 | 2 |  | Y | [6 empty] | 0.02 | 188.74 | A |  | 1588 | 3 | 0.18 | 1547 | 1.28 | 63 | 22 | 280 | 4:40 | 25 | 25 | 12 | 0 |  | 0 |  | 450 | N2 | 2021-11-15 02:13 | 2021-11-15 02:40 | 27 | 2021-11-15 02:12 | 28 |  |  |  |  | Y |  |  |  | Y | [5 empty] | 0 | 161.13 | [23 empty] | 17.1 | 14.86 | A | [9 empty] | 58 | 0 | 861 | 10 | 0 | 142 | 0 | 698 | 0 | 544 | 0 | 0 | 155 | 55 |  |  |  | 0
2021-11-14 | B67543 | 2 | 저탄소 | 18CRNIMO7-6HD |  | Al 탈산 | B | 33 | 56 | 51000 | 107.32 | D | D |  | D | 1 |  | 1 | 1555 | 1568 | 8900 |  |  | 8900 | 175.31 | 6 | 50766 | 1649 |  | Y | 48 | 45 | [7 empty] | 김규완 | 2 | [6 empty] | 96.7 | 11-10 | 0 | 95.18 | A |  | 1659 | 1 | 0.34 | 1574 | 1.62 | 67 | 36 | 328 | 5:28 | 25 | 26 | 0 | 69 |  | 240.4 | 0 | 0 | N2 | 2021-11-15 02:55 | 2021-11-15 03:32 | 37 | 2021-11-15 02:41 | 51 |  |  |  |  | N | [8 empty] | 4.5 | 0 | 69.04 | [23 empty] | 0.55 | 0.55 | A | [9 empty] | 1140 | 1303 | 178 | 27 | 0 | 147 | 0 | 801 | 0 | 200 | 0 | 0 | 101 | 9 |  |  | 4
2021-11-14 | A68122 | 1 | 고탄소 | AE1055LS |  | Al 탈산 | B | 32 | 38 | 52400 | 69.85 | D | D | D |  | 1 | 1 |  | 1520 | 1531 | 5500 |  |  | 5500 | 54.18 | 12 | 101520 | 1596 |  | Y | 40 | 27 | [7 empty] | 김덕진 | 2 |  | Y | [6 empty] | 0.23 | 243.62 | A |  | 1596 | 3 | 0.19 | 1553 | 1.39 | 69 | 26 | 227 | 3:47 | 25 | 25 | 13 | 0 |  | 0 |  | 450 | N2 | 2021-11-15 03:19 | 2021-11-15 03:48 | 30 | 2021-11-15 03:18 | 30 |  |  |  |  | Y |  |  |  | Y | [5 empty] | 0 | 152.78 | [23 empty] | 17.1 | 16.37 | A | [9 empty] | 96 | 0 | 931 | 21 | 0 | 168 | 0 | 566 | 0 | 453 | 0 | 0 | 0 | 26
2021-11-14 | B67544 | 2 | 저탄소 | 18CRNIMO7-6HD |  | Al 탈산 | B | 37 | 81 | 48250 | 101.13 | D | D |  | D | 1 |  | 1 | 1555 | 1546 | 9200 |  |  | 9200 | 92.67 | 14 | 99274 | 1648 | 364 | Y | 48 | 45 | [7 empty] | 김규완 | 2 | [6 empty] | 105.15 | 12-3 | 0 | 78.28 | A |  | 1645 | 1 | 0.34 | 1570 | 1.58 | 63 | 36 | 311 | 5:11 | 25 | 26 | 0 | 70 |  | 193.07 | 0 | 0 | N2 | 2021-11-15 04:20 | 2021-11-15 04:33 | 14 | 2021-11-15 04:10 | 24 |  |  |  |  | N | [8 empty] | 4.5 | 0 | 58.67 | [23 empty] | 0.5 | 0.5 | A | [9 empty] | 1389 | 1206 | 0 | 13 | 0 | 208 | 0 | 700 | 0 | 208 | 0 | 0 | 99 | 6 |  |  | 6
2021-11-14 | A68123 | 1 | 고탄소 | AE1055LS |  | Al 탈산 | B | 38 | 30 | 53000 | 72.63 | D | D | D |  | 1 | 1 |  | 1520 | 1531 | 5200 |  |  | 5200 | 51.22 | 12 | 101520 | 1602 |  | Y | 40 | 26 | [7 empty] | 김덕진 | 2 |  | Y | [6 empty] | 0.11 | 220.84 | A |  | 1602 | 3 | 0.21 | 1557 | 1.36 | 73 | 29 | 337 | 5:37 | 25 | 25 | 14 | 0 |  | 0 |  | 450 | N2 | 2021-11-15 04:32 | 2021-11-15 04:57 | 26 | 2021-11-15 04:31 | 26 |  |  |  |  | Y |  |  |  | Y | [5 empty] | 0 | 166.6 | [23 empty] | 17.1 | 18.05 | A | [9 empty] | 19 | 0 | 844 | 23 | 0 | 157 | 0 | 593 | 0 | 494 | 0 | 0 | 95 | 46
2021-11-14 | B67545 | 2 | 저탄소 | 18CRNIMO7-6HD |  | Al 탈산 | B | 30 | 65 | 50350 | 97.07 | D | D |  | D | 1 |  | 1 | 1555 | 1606 | 7400 |  |  | 7400 | 74.54 | 14 | 99274 | 1657 |  | Y | 42 | 38 | [7 empty] | 김규완 | 2 | [8 empty] | 0 | 144.4 | A |  | 1640 | 1 | 0.34 | 1565 | 1.45 | 58 | 28 | 325 | 5:25 | 25 | 26 | 0 | 71 |  | 184.67 | 0 | 0 | N2 | 2021-11-15 05:18 | 2021-11-15 05:44 | 26 | 2021-11-15 05:07 | 38 |  |  |  |  | N | [8 empty] | 4 | 0 | 53.15 | [23 empty] | 0.45 | 0.45 | A | [9 empty] | 1299 | 1198 | 0 | 42 | 0 | 205 | 0 | 801 | 0 | 203 | 0 | 0 | 203 | 0 |  |  | 4
2021-11-14 | A68124 | 1 | 고탄소 | AE1055LS |  | Al 탈산 | B | 1 | 40 | 53400 | 69 | D | D | D |  | 1 | 1 |  | 1520 | 1576 | 3800 |  |  | 3800 | 44.92 | 10 | 84600 | 1589 |  | Y | 40 | 29 | [7 empty] | 김덕진 | 2 |  | Y | [6 empty] | 0.03 | 171.92 | A |  | 1589 | 3 | 0.18 | 1551 | 1.31 | 67 | 25 | 164 | 2:44 | 25 | 25 | 15 | 0 |  | 0 |  | 450 | N2 | 2021-11-15 05:30 | 2021-11-15 06:06 | 37 | 2021-11-15 05:30 | 37 |  |  |  |  | Y |  |  |  | Y | [5 empty] | 0 | 144.01 | [23 empty] | 17.1 | 19.37 | A | [9 empty] | 58 | 0 | 859 | 0 | 0 | 164 | 0 | 496 | 0 | 499 | 0 | 0 | 0 | 11
2021-11-14 | B67546 | 2 | 저탄소 | 18CRNIMO7-6HD |  | Al 탈산 | B | 29 | 16 | 53350 | 102.93 | D | D |  | A | 1 |  | 1 | 1555 | 1571 | 8500 |  |  | 8500 | 91.09 | 12 | 93312 | 1641 |  | Y | 51 | 41 | [7 empty] | 김규완 | 2 | [6 empty] | 101.25 | 13-3 | 0 | 139.77 | A |  | 1653 | 1 | 0.31 | 1571 | 1.87 | 64 | 32 | 359 | 5:59 | 25 | 26 | 0 | 72 | 210 | 153.73 | 0 | 0 | N2 | 2021-11-15 06:25 | 2021-11-15 06:54 | 29 | 2021-11-15 06:11 | 43 |  |  |  |  | N | [8 empty] | 3.5 | 0 | 49.96 | [23 empty] | 0.3 | 0.3 | A | [9 empty] | 1381 | 1153 | 0 | 84 | 0 | 145 | 0 | 806 | 0 | 209 | 0 | 0 | 208 | 0 |  |  | 6
2021-11-14 | A68125 | 1 | 고탄소 | AE1055LS |  | Al 탈산 | B | 6 | 42 | 52500 | 80.45 | D | A | A |  | 1 | 1 |  | 1520 | 1544 | 4900 |  |  | 4900 | 48.27 | 12 | 101520 | 1590 |  | Y | 41 | 25 | [7 empty] | 김덕진 | 2 |  | Y |  |  |  |  | 100.35 | 12-6 | 0 | 135.38 | A |  | 1590 | 3 | 0.2 | 1550 | 1.03 | 66 | 24 | 356 | 5:56 | 25 | 25 | 16 | 0 |  | 0 |  | 450 | N2 | 2021-11-15 06:40 | 2021-11-15 07:15 | 36 | 2021-11-15 06:39 | 36 |  |  |  |  | Y |  |  |  | Y | [5 empty] | 0 | 200.97 | [23 empty] | 17.1 | 20.96 | A | [9 empty] | 0 | 0 | 730 | 26 | 0 | 177 | 0 | 748 | 0 | 499 | 0 | 0 | 94 | 10
2021-11-14 | B67547 | 2 | 저탄소 | 18CRNIMO7-6HD | 연주종료 | Al 탈산 | B | 33 | 57 | 51350 | 101.87 | D | A |  | A | 1 |  | 1 | 1555 | 1601 | 7500 |  |  | 7500 | 66.37 | 14 | 113001 | 1652 |  | Y | 49 | 37 | [7 empty] | 김규완 | 2 | [8 empty] | 0 | 181.14 | A |  | 1656 | 1 | 0.29 | 1574 | 1.78 | 67 | 36 | 325 | 5:25 | 25 | 26 | 0 | 73 |  | 153.85 | 0 | 0 | N2 | 2021-11-15 07:28 | 2021-11-15 08:03 | 35 | 2021-11-15 07:16 | 47 |  |  |  |  | N | [8 empty] | 4.5 | 0 | 50.99 | [23 empty] | 0.43 | 0.43 | A | [9 empty] | 1328 | 1214 | 0 | 251 | 0 | 271 | 0 | 501 | 0 | 204 | 0 | 0 | 0 | 12 |  |  | 6
2021-11-15 | A68126 | 1 | 고탄소 | AE1055LS |  | Al 탈산 | B | 32 | 39 | 52400 | 73.23 | A | A | A |  | 1 | 1 |  | 1520 | 1557 | 4000 |  |  | 4000 | 47.28 | 10 | 84600 | 1582 |  | Y | 40 | 23 | [7 empty] | 조관훈 | 2 |  | Y | [6 empty] | 0 | 163.03 | A |  | 1582 | 3 | 0.2 | 1548 | 1 | 64 | 23 | 310 | 5:10 | 25 | 25 | 17 | 0 |  | 0 |  | 450 | N2 | 2021-11-15 07:36 | 2021-11-15 08:13 | 37 | 2021-11-15 07:36 | 37 |  |  |  |  | Y |  |  |  | Y | [5 empty] | 0 | 168.65 | [23 empty] | 17.1 | 22.25 | A | [9 empty] | 30 | 0 | 808 | 0 | 0 | 151 | 0 | 550 | 0 | 455 | 0 | 0 | 149 | 0
2021-11-15 | B67548 | 2 | 저탄소 | SNCM418VI |  | Al 탈산 | I | 37 | 82 | 48650 | 92.23 | A | A |  | A | 1 |  | 1 | 1560 | 1530 | 8100 |  |  | 8100 | 96.43 | 19 | 84000 | 1674 | 360 | INGOT | 45 | 41 | [7 empty] | 박용우 | [7 empty] | 93.15 | 11-2 | 210.53 | 0 | A |  | 1661 | 1 | 0.31 | 1585 | 1.58 | 77 |  | 228 | 3:48 | 20 | 21 | 0 | 74 | 70 | 68.83 | 0 | 0 | AR | 2021-11-15 08:23 |  | 23 | 2021-11-15 08:14 | [5 empty] | Y | [8 empty] | 4.5 | 18.77 | 0 | [16 empty] | 0.7 |  | 1 |  |  |  |  | 0 | 0 | A | [9 empty] | 527 | 399 | 137 | 24 | 0 | 221 | 0 | 805 | 0 | 202 | 0 | 0 | 0 | 4
2021-11-15 | A68127 | 1 | 고탄소 | AE1055LS |  | Al 탈산 | B | 38 | 31 | 52900 | 78.12 | A | A | A |  | 1 | 1 |  | 1520 | 1548 | 4000 |  |  | 4000 | 39.4 | 12 | 101520 | 1580 |  | Y | 45 | 35 | [7 empty] | 조관훈 | 2 |  |  | Y | [5 empty] | 1.9 | 147 | A |  | 1580 | 3 | 0.19 | 1552 | 0.9 | 68 | 29 | 300 | 5:00 | 25 | 25 | 18 | 0 |  | 0 |  | 400 | N2 | 2021-11-15 08:49 | 2021-11-15 09:10 | 21 | 2021-11-15 08:48 | 23 |  |  |  |  | Y |  |  |  | Y | [5 empty] | 0 | 138.35 | [23 empty] | 17.1 | 23.9 | A | [9 empty] | 63 | 0 | 867 | 0 | 0 | 149 | 0 | 746 | 0 | 494 | 0 | 0 | 146 | 20
2021-11-15 | B67549 | 2 | 중탄소 | SM45CI |  | Al 탈산 | I | 30 | 66 | 50350 | 99.63 | A | A |  | A | 1 |  | 1 | 1560 | 1544 | 7400 |  |  | 7400 | 81.5 | 8 | 90800 | 1667 |  | INGOT | 44 | 39 | [7 empty] | 박용우 | [7 empty] | 99.85 | 12-1 | 195.52 | 0 | A |  | 1654 | 1 | 0.38 | 1570 | 1.68 | 77 |  | 283 | 4:43 | 20 | 22 | 0 | 75 |  | 121.59 | 0 | 0 | AR | 2021-11-15 09:28 |  | 29 | 2021-11-15 09:16 | [5 empty] | Y | [8 empty] | 4.5 | 31.09 | 0 | [16 empty] | 0.6 |  | 1.1 |  |  |  |  | 0.11 | 0.11 | A | [9 empty] | 0 | 0 | 213 | 28 | 0 | 67 | 0 | 804 | 0 | 458 | 0 | 0 | 157 | 0
2021-11-15 | A68128 | 1 | 고탄소 | AE1055LS |  | Al 탈산 | B | 1 | 41 | 53500 | 71.9 | A | A | A |  | 1 | 1 |  | 1520 | 1584 | 3300 |  |  | 3300 | 32.51 | 12 | 101520 | 1590 |  | Y | 40 | 27 |  |  | A68125 |  |  |  |  | 조관훈 | 2 |  | Y |  |  |  |  | 99.15 | 12-5 | 0.04 | 112.66 | A |  | 1590 | 3 | 0.2 | 1548 | 1.31 | 64 | 29 | 261 | 4:21 | 25 | 25 | 19 | 0 |  | 0 |  | 400 | N2 | 2021-11-15 09:40 | 2021-11-15 10:10 | 30 | 2021-11-15 09:40 | 30 |  |  |  |  | Y |  |  |  | Y | [5 empty] | 0 | 144.58 | [23 empty] | 17.1 | 25.06 | A | [9 empty] | 0 | 0 | 703 | 25 | 0 | 179 | 0 | 789 | 0 | 395 | 0 | 0 | 106 | 19
2021-11-15 | B67550 | 2 | 중탄소 | SCM440I |  | Al 탈산 | I | 29 | 17 | 54150 | 105.28 | A | A |  | A | 1 |  | 1 | 1560 | 1529 | 9100 |  |  | 9100 | 92.29 | 17 | 98600 | 1654 |  | INGOT | 53 | 45 |  |  | B67548 | 05 |  |  |  | 박용우 |  |  |  | Y |  |  |  | 105.65 | 13-8 | 202.91 | 0 | A |  | 1650 | 1 | 0.28 | 1577 | 1.45 | 82 |  | 223 | 3:43 | 20 | 21 | 0 | 76 |  | 63.96 | 0 | 0 | AR | 2021-11-15 10:33 |  | 20 | 2021-11-15 10:20 | [5 empty] | Y | [8 empty] | 3 | 17.35 | 0 | [16 empty] | 0.6 |  | 0.8 |  |  |  |  | 0 | 0 | A | [9 empty] | 1373 | 0 | 0 | 0 | 0 | 47 | 0 | 698 | 0 | 205 | 0 | 0 | 0 | 0
2021-11-15 | A68129 | 1 | 고탄소 | AE1055LS |  | Al 탈산 | B | 6 | 43 | 52100 | 73.22 | A | A | A |  | 1 | 1 |  | 1520 | 1589 | 3200 |  |  | 3200 | 31.52 | 12 | 101520 | 1587 |  | Y | 40 | 19 | [7 empty] | 조관훈 | 2 |  | Y | [6 empty] | 0 | 92.86 | A |  | 1587 | 3 | 0.17 | 1548 | 1.18 | 64 | 27 | 352 | 5:52 | 25 | 25 | 20 | 0 |  | 0 |  | 500 | N2 | 2021-11-15 10:38 | 2021-11-15 11:06 | 28 | 2021-11-15 10:38 | 28 |  |  |  |  | Y |  |  |  | Y | [5 empty] | 0 | 16.37 | [23 empty] | 17.1 | 26.36 | A | [9 empty] | 64 | 0 | 837 | 0 | 0 | 211 | 0 | 841 | 0 | 398 | 0 | 0 | 98 | 15
2021-11-15 | B67551 | 2 | 저탄소 | SCM420HI |  | Al 탈산 | I | 33 | 58 | 50600 | 103.23 | A | A |  | A | 1 |  | 1 | 1560 | 1547 | 9200 |  |  | 9200 | 92.74 | 16 | 99200 | 1665 |  | INGOT | 54 | 46 |  |  | B67549 | 05 |  |  |  | 박용우 |  |  |  | Y |  |  |  | 104.3 | 12-7 | 180.82 | 0 | A |  | 1657 | 1 | 0.31 | 1602 | 1.35 | 92 |  | 179 | 2:59 | 20 | 21 | 0 | 77 |  | 47.75 | 0 | 0 | AR | 2021-11-15 11:40 |  | 15 | 2021-11-15 11:27 | [5 empty] | Y | [9 empty] | 13.3 | 0 | [16 empty] | 0.7 |  | 0.9 |  |  |  |  | 0.09 | 0.09 | A | [9 empty] | 934 | 838 | 109 | 102 | 0 | 288 | 0 | 1053 | 0 | 414 | 0 | 0 | 102 | 20
2021-11-15 | A68130 | 1 | 고탄소 | AE1055LS |  | Al 탈산 | B | 11 | 1 | 55200 | 71.65 | A | A | A |  | 1 | 1 |  | 1520 | 1559 | 5000 |  |  | 5000 | 59.1 | 10 | 84600 | 1591 |  | Y | 40 | 28 |  |  | A68127 |  |  |  |  | 조관훈 | 2 |  | Y |  |  |  |  | 103.15 | 13-9 | 0.02 | 179.48 | A |  | 1591 | 3 | 0.17 | 1548 | 1.3 | 64 | 28 | 273 | 4:33 | 25 | 26 | 21 | 0 |  | 0 |  | 400 | N2 | 2021-11-15 11:35 | 2021-11-15 12:04 | 29 | 2021-11-15 11:33 | 31 |  |  |  |  | Y |  |  |  | Y | [5 empty] | 0 | 172.73 | [23 empty] | 0 | 0.02 | A | [9 empty] | 34 | 0 | 798 | 0 | 0 | 166 | 0 | 845 | 0 | 497 | 0 | 0 | 155 | 70
2021-11-15 | B67552 | 2 | 중탄소 | SM45CB | 연주시작 | Si 탈산 | B | 32 | 40 | 53550 | 114.03 | A | A |  | A | 1 |  | 1 | 1540 | 1568 | 7900 |  |  | 7900 | 81.57 | 12 | 96854 | 1650 |  | Y | 51 | 41 |  |  | B67550 | 02 |  |  |  | 박용우 | 2 |  |  | Y |  | Y |  | 103.75 | 12-10 | 0 | 202.19 | A |  | 1655 | 1 | 0.27 | 1591 | 1.4 | 98 | 52 | 391 | 6:31 | 14 | 21 | 0 | 78 | 100 | 61.48 | 0 | 0 | N2 | 2021-11-15 12:54 | 2021-11-15 13:11 | 16 | 2021-11-15 12:33 | 38 |  |  |  |  | N | [9 empty] | 0 | 17.55 | [16 empty] | 0.8 |  |  | 2.52 | 1.71 |  |  | 0.17 | 0.17 | A | [9 empty] | 0 | 0 | 0 | 0 | 0 | 253 | 0 | 708 | 0 | 415 | 0 | 0 | 119 | 17 |  |  | 9 |  | 1
2021-11-15 | A68131 | 1 | 고탄소 | AE1055LS |  | Al 탈산 | B | 38 | 32 | 53200 | 72.2 | A | A | A |  | 1 | 1 |  | 1520 | 1556 | 4500 |  |  | 4500 | 44.33 | 12 | 101520 | 1587 |  | Y | 40 | 30 | [10 empty] | Y |  |  |  |  | 99.1 | 12-7 | 39.35 | 33.31 | A |  | 1587 | 3 | 0.17 | 1550 | 1.16 | 66 | 29 | 282 | 4:42 | 25 | 25 | 22 | 0 |  | 0 |  | 400 | N2 | 2021-11-15 12:37 | 2021-11-15 13:03 | 27 | 2021-11-15 12:36 | 28 |  |  |  |  | Y |  |  |  | Y | [5 empty] | 0 | 139.38 | [23 empty] | 0 | 1.39 | A | [9 empty] | 23 | 0 | 788 | 0 | 0 | 187 | 0 | 697 | 0 | 397 | 0 | 0 | 155 | 30
2021-11-15 | A68132 | 1 | 고탄소 | AE1055LS |  | Al 탈산 | B | 1 | 42 | 53300 | 72.78 | A | A | A |  | 1 | 1 |  | 1520 | 1551 | 4500 |  |  | 4500 | 53.19 | 10 | 84600 | 1588 |  | Y | 40 | 27 | [7 empty] | 이호남 | 2 |  | Y | [6 empty] | 161.2 | 0 | A |  | 1588 | 3 | 0.17 | 1553 | 1.06 | 69 | 31 | 235 | 3:55 | 25 | 26 | 23 | 0 |  | 0 |  | 400 | N2 | 2021-11-15 13:37 | 2021-11-15 14:00 | 23 | 2021-11-15 13:36 | 24 |  |  |  |  | Y |  |  |  | Y | [5 empty] | 0 | 147.02 | [23 empty] | 0 | 2.74 | A | [9 empty] | 32 | 0 | 710 | 36 | 0 | 198 | 0 | 649 | 0 | 497 | 0 | 0 | 97 | 15
2021-11-15 | B67553 | 2 | 중탄소 | SM45CB |  | Si 탈산 | B | 30 | 67 | 50700 | 96.98 | A | A |  | A | 1 |  | 1 | 1540 | 1561 | 5300 |  |  | 5300 | 57.98 | 11 | 91416 | 1612 |  | Y | 40 | 35 | [7 empty] | 박용우 | 2 |  |  | Y |  |  |  | 102.6 | 12-3 | 0 | 245.59 | A |  | 1604 | 1 | 0.32 | 1548 | 1.26 | 55 | 30 | 344 | 5:44 | 14 | 15 | 0 | 79 |  | 49.71 | 0 | 0 | N2 | 2021-11-15 14:05 | 2021-11-15 14:20 | 15 | 2021-11-15 13:45 | 34 |  |  |  |  | N | [9 empty] | 0 | 13.44 | [23 empty] | 0.88 | 0.88 | A | [9 empty] | 0 | 0 | 0 | 0 | 0 | 199 | 0 | 505 | 0 | 209 | 0 | 0 | 0 | 0
2021-11-15 | A68133 | 1 | 고탄소 | AE1055LS |  | Al 탈산 | B | 6 | 44 | 52500 | 72.95 | A | C | C |  | 1 | 1 |  | 1520 | 1570 | 3900 |  |  | 3900 | 46.1 | 10 | 84600 | 1587 |  | Y | 40 | 27 | [7 empty] | 이호남 | 2 |  | Y | [6 empty] | 59.26 | 51.3 | A |  | 1586 | 3 | 0.17 | 1552 | 0.97 | 68 | 32 | 374 | 6:14 | 25 | 25 | 24 | 0 |  | 0 |  | 450 | N2 | 2021-11-15 14:35 | 2021-11-15 14:58 | 23 | 2021-11-15 14:35 | 23 |  |  |  |  | Y |  |  |  | Y | [5 empty] | 0 | 167.75 | [23 empty] | 0 | 4.07 | A | [9 empty] | 55 | 0 | 757 | 21 | 0 | 191 | 0 | 648 | 0 | 496 | 0 | 0 | 97 | 12
2021-11-15 | B67554 | 2 | 중탄소 | SM45CB |  | Si 탈산 | B | 29 | 18 | 54000 | 93.1 | A | C |  | C | 1 |  | 1 | 1540 | 1556 | 5300 |  |  | 5300 | 57.13 | 11 | 92778 | 1619 |  | Y | 35 | 33 | [7 empty] | 박용우 | 2 | [8 empty] | 0 | 158.73 | A |  | 1614 | 1 | 0.29 | 1545 | 1.5 | 52 | 21 | 280 | 4:40 | 14 | 18 | 0 | 80 | 120 | 82.98 | 0 | 0 | N2 | 2021-11-15 15:00 | 2021-11-15 15:27 | 27 | 2021-11-15 14:42 | 45 |  |  |  |  | N | [8 empty] | 4.2 | 0 | 21.91 | [23 empty] | 1.44 | 1.44 | A | [9 empty] | 0 | 0 | 186 | 15 | 0 | 134 | 0 | 499 | 0 | 309 | 0 | 0 | 49 | 67
2021-11-15 | A68134 | 1 | 고탄소 | AE1055LS |  | Al 탈산 | B | 11 | 2 | 56400 | 73.47 | C | C | C |  | 1 | 1 |  | 1520 | 1576 | 3700 |  |  | 3700 | 36.45 | 12 | 101520 | 1589 |  | Y | 41 | 21 | [7 empty] | 이호남 | 2 |  | Y | [6 empty] | 0 | 152.02 | A |  | 1590 | 3 | 0.16 | 1543 | 1.34 | 59 | 27 | 295 | 4:55 | 25 | 25 | 25 | 0 |  | 0 |  | 450 | N2 | 2021-11-15 15:35 | 2021-11-15 15:55 | 20 | 2021-11-15 15:35 | 20 |  |  |  |  | Y |  |  |  | Y | [5 empty] | 0 | 178.26 | [23 empty] | 0 | 5.44 | A | [9 empty] | 61 | 0 | 738 | 0 | 0 | 177 | 0 | 594 | 0 | 452 | 0 | 0 | 63 | 17
2021-11-15 | B67555 | 2 | 중탄소 | SM45CB |  | Si 탈산 | B | 33 | 59 | 51150 | 87.57 | C | C |  | C | 1 |  | 1 | 1540 | 1526 | 6300 |  |  | 6300 | 67.28 | 11 | 93632 | 1619 |  | Y | 39 | 33 | [7 empty] | 추창도 | 2 |  |  |  |  | Y |  | 99.25 | 12-2 | 0 | 202.5 | A |  | 1610 | 1 | 0.31 | 1551 | 1.35 | 58 | 25 | 460 | 7:40 | 14 | 14 | 0 | 81 |  | 68.09 | 0 | 0 | N2 | 2021-11-15 16:02 | 2021-11-15 16:32 | 30 | 2021-11-15 15:50 | 43 |  |  |  |  | N | [8 empty] | 4.8 | 0 | 15.34 | [23 empty] | 0.56 | 0.56 | A | [9 empty] | 0 | 0 | 241 | 17 | 0 | 154 | 0 | 797 | 0 | 444 | 0 | 0 | 56 | 70
2021-11-15 | A68135 | 1 | 고탄소 | AE1055LS |  | Al 탈산 | B | 38 | 33 | 53300 | 78.65 | C | C | C |  | 1 | 1 |  | 1520 | 1586 | 4100 |  |  | 4100 | 40.39 | 12 | 101520 | 1596 |  | Y | 41 | 23 | [7 empty] | 이호남 | 2 |  | Y |  |  |  |  | 107.1 | 13-5 | 0.41 | 129.33 | A |  | 1588 | 3 | 0.19 | 1547 | 1.08 | 63 | 31 | 298 | 4:58 | 25 | 25 | 26 | 0 |  | 0 |  | 400 | N2 | 2021-11-15 16:44 | 2021-11-15 16:53 | 10 | 2021-11-15 16:42 | 11 |  |  |  |  | Y |  |  |  | Y | [5 empty] | 0 | 184.1 | [23 empty] | 1.22 | 6.18 | A | [9 empty] | 70 | 0 | 855 | 28 | 0 | 171 | 0 | 1013 | 0 | 718 | 0 | 0 | 194 | 61
2021-11-15 | B67556 | 2 | 중탄소 | SM45CB |  | Si 탈산 | B | 32 | 41 | 52900 | 85.82 | C | C |  | C | 1 |  | 1 | 1540 | 1518 | 6700 |  |  | 6700 | 46.27 | 17 | 144815 | 1595 |  | Y | 39 | 35 | [7 empty] | 추창도 | 2 | [6 empty] | 100.1 | 12-6 | 0 | 184.99 | A |  | 1611 | 1 | 0.27 | 1554 | 1.39 | 61 | 26 | 216 | 3:36 | 14 | 16 | 0 | 82 |  | 62.58 | 0 | 0 | N2 | 2021-11-15 17:03 | 2021-11-15 17:36 | 34 | 2021-11-15 16:51 | 46 |  |  |  |  | N | [8 empty] | 4 | 0 | 17.02 | [23 empty] | 0.37 | 0.37 | A | [9 empty] | 0 | 0 | 276 | 20 | 0 | 127 | 0 | 500 | 0 | 412 | 0 | 0 | 0 | 50
2021-11-15 | A68136 | 1 | 고탄소 | AE1055LS |  | Al 탈산 | B | 1 | 43 | 53100 | 78.95 | C | C | C |  | 1 | 1 |  | 1520 | 1579 | 3800 |  |  | 3800 | 44.92 | 10 | 84600 | 1594 |  | Y | 40 | 21 | [7 empty] | 이호남 | 2 |  | Y |  |  |  |  | 98.65 | 12-4 | 9.08 | 20.72 | A |  | 1594 | 3 | 0.19 | 1546 | 1.26 | 62 | 29 | 269 | 4:29 | 25 | 25 | 27 | 0 |  | 0 |  | 350 | N2 | 2021-11-15 17:44 | 2021-11-15 17:57 | 13 | 2021-11-15 17:42 | 15 |  |  |  |  | Y |  |  |  | Y | [5 empty] | 0 | 164.3 | [23 empty] | 0.15 | 0 | A | [9 empty] | 181 | 0 | 1387 | 31 | 0 | 147 | 0 | 747 | 0 | 554 | 0 | 0 | 169 | 22
2021-11-15 | B67557 | 2 | 중탄소 | SM45CR2 |  | Si 탈산 | B | 30 | 68 | 50300 | 97.9 | C | C |  | C | 1 |  | 1 | 1540 | 1528 | 6800 |  |  | 6800 | 152.99 | 6 | 44448 | 1630 |  | Y | 40 | 35 | [7 empty] | 추창도 | 2 |  |  |  |  | Y |  | 98.1 | 11-9 | 0 | 261.07 | A |  | 1623 | 1 | 0.26 | 1556 | 1.63 | 62 | 27 | 333 | 5:33 | 15 | 15 | 0 | 83 |  | 49.72 | 0 | 0 | N2 | 2021-11-15 18:19 | 2021-11-15 18:42 | 23 | 2021-11-15 17:56 | 47 |  |  |  |  | Y | [8 empty] | 4.7 | 1.21 | 11.47 | [23 empty] | 0.52 | 0.52 | A | [9 empty] | 39 | 0 | 248 | 25 | 0 | 101 | 0 | 496 | 0 | 408 | 0 | 0 | 0 | 45 |  |  | 4
2021-11-15 | A68137 | 1 | 고탄소 | AE1055LS |  | Al 탈산 | B | 6 | 45 | 52100 | 71.25 | C | C | C |  | 1 | 1 |  | 1520 | 1573 | 3900 |  |  | 3900 | 38.42 | 12 | 101520 | 1601 |  | Y | 42 | 22 | [7 empty] | 이호남 | 2 |  | Y | [6 empty] | 0 | 175.69 | A |  | 1601 | 3 | 0.2 | 1550 | 1.59 | 66 | 26 | 324 | 5:24 | 25 | 25 | 28 | 0 |  | 0 |  | 500 | N2 | 2021-11-15 18:34 | 2021-11-15 18:59 | 25 | 2021-11-15 18:33 | 26 |  |  |  |  | Y |  |  |  | Y | [5 empty] | 0 | 164.48 | [23 empty] | 1.26 | 0 | A | [9 empty] | 49 | 0 | 746 | 23 | 0 | 169 | 0 | 802 | 0 | 618 | 0 | 0 | 193 | 27
2021-11-15 | B67558 | 2 | 중탄소 | SM45CR2 |  | Si 탈산 | B | 29 | 19 | 54700 | 92.85 | C | C |  | C | 1 |  | 1 | 1540 | 1528 | 6700 |  |  | 6700 | 71.83 | 14 | 93281 | 1628 | 354 | Y | 40 | 34 | [7 empty] | 추창도 | 2 |  |  |  |  | Y |  | 101.7 | 13-3 | 0 | 253.46 | A |  | 1625 | 1 | 0.25 | 1563 | 1.56 | 69 | 32 | 295 | 4:55 | 15 | 15 | 0 | 84 |  | 65.27 | 0 | 0 | N2 | 2021-11-15 19:25 | 2021-11-15 19:48 | 24 | 2021-11-15 19:06 | 42 | [14 empty] | 1.29 | 13.37 | [23 empty] | 0.75 | 0.75 | A | [9 empty] | 33 | 0 | 278 | 32 | 0 | 0 | 0 | 500 | 0 | 205 | 0 | 0 | 53 | 91 |  |  | 4
2021-11-15 | A68138 | 1 | 고탄소 | AE1055LS | TUNDISH교체전 | Al 탈산 | B | 11 | 3 | 56200 | 72.95 | C | C | C |  | 1 | 1 |  | 1520 | 1603 | 2800 |  |  | 2800 | 35.89 | 10 | 78016 | 1596 |  | Y | 41 | 16 | [7 empty] | 이호남 | 2 |  | Y | [6 empty] | 7.17 | 127.61 | A |  | 1593 | 3 | 0.2 | 1550 | 1.23 | 66 | 22 | 275 | 4:35 | 25 | 26 | 29 | 0 |  | 0 |  | 450 | N2 | 2021-11-15 19:36 | 2021-11-15 20:11 | 36 | 2021-11-15 19:35 | 37 |  |  |  |  | Y |  |  |  | Y | [5 empty] | 0 | 175.28 | [23 empty] | 2.79 | 0 | A | [9 empty] | 0 | 0 | 436 | 44 | 0 | 182 | 0 | 489 | 0 | 398 | 0 | 0 | 0 | 31
2021-11-15 | B67559 | 2 | 중탄소 | SM45CR2 | TUNDISH교체전 | Si 탈산 | B | 33 | 60 | 50400 | 113.12 | C | C |  | C | 1 |  | 1 | 1540 | 1581 | 5400 |  |  | 5400 | 46.18 | 16 | 116944 | 1625 |  | Y | 39 | 31 | [7 empty] | 추창도 | 2 |  |  |  |  | Y |  | 100.1 | 12-2 | 0 | 168.12 | A |  | 1619 | 1 | 0.28 | 1556 | 1.62 | 62 | 28 | 298 | 4:58 | 15 | 15 | 0 | 85 |  | 38.77 | 0 | 0 | N2 | 2021-11-15 20:58 | 2021-11-15 20:57 | -1 | 2021-11-15 20:17 | 40 | [14 empty] | 3.13 | 7.85 | [23 empty] | 0.46 | 0.46 | A | [9 empty] | 37 | 0 | 264 | 15 | 0 | 0 | 0 | 497 | 0 | 310 | 0 | 0 | 54 | 36 |  |  | 4
2021-11-15 | A68139 | 1 | 고탄소 | STB2 | TUNDISH교체 | Al 탈산 | B | 38 | 34 | 53100 | 82.73 | C | C | C |  | 1 | 1 |  | 1520 | 1537 | 6700 |  |  | 6700 | 79.19 | 10 | 84610 | 1593 |  | Y | 41 | 36 | [7 empty] | 이호남 | 2 |  | Y |  |  |  |  | 102.9 | 12-10 | 364.86 | 0 | A |  | 1586 | 3 | 0.23 | 1551 | 0.85 | 95 | 34 | 317 | 5:17 | 25 | 26 | 30 | 0 |  | 0 |  | 600 | AR | 2021-11-15 20:56 | 2021-11-15 21:25 | 29 | 2021-11-15 20:55 | 30 |  |  |  |  | Y |  |  |  | Y | [5 empty] | 159.6 | 54.42 | [19 empty] | 1.98 | 1.55 |  |  | 4.72 | 0 | A | [9 empty] | 0 | 43 | 253 | 16 | 0 | 129 | 0 | 498 | 0 | 400 | 0 | 0 | 0 | 0 |  |  |  |  | 1
2021-11-15 | B67560 | 2 | 중탄소 | AE4330VM2 | TUNDISH교체 | Al 탈산 | B | 32 | 42 | 53100 | 107.5 | C | C |  | C | 1 |  | 1 | 1540 | 1560 | 10300 |  |  | 10300 | 104.04 | 17 | 99003 | 1653 |  | Y | 54 | 50 | [7 empty] | 추창도 | 2 |  |  |  |  | Y |  | 106.5 | 13-2 | 233.41 | 0 | A |  | 1651 | 1 | 0.3 | 1577 | 1.76 | 84 | 39 | 466 | 7:46 | 18 | 21 |  |  |  | 0 | 0 |  | AR | 2021-11-15 21:56 | 2021-11-15 22:27 | 30 | 2021-11-15 21:45 | 42 |  |  |  |  | Y | [9 empty] | 0.17 | 0 | [19 empty] | 2.06 | 1.36 |  |  | 0.13 | 0.13 | B | [9 empty] | 2994 | 10 | 398 | 59 | 0 | 276 | 0 | 1351 | 0 | 412 | 0 | 0 | 187 | 25 |  |  | 9 |  | 1
2021-11-15 | A68140 | 1 | 고탄소 | STB2 |  | Al 탈산 | B | 1 | 44 | 53600 | 75.12 | C | C | C |  | 1 | 1 |  | 1520 | 1542 | 4900 |  |  | 4900 | 48.26 | 12 | 101532 | 1565 |  | Y | 42 | 28 | [7 empty] | 이호남 | 2 |  | Y | [6 empty] | 273.26 | 0 | A |  | 1565 | 3 | 0.18 | 1523 | 1.27 | 67 | 30 | 260 | 4:20 | 25 | 25 | 31 | 0 |  | 0 |  | 400 | AR | 2021-11-15 21:53 | 2021-11-15 22:29 | 36 | 2021-11-15 21:53 | 37 |  |  |  |  | Y |  |  |  | Y | [5 empty] | 126.46 | 17.85 | [20 empty] | 1.48 |  |  | 41.48 | 0 | A | [9 empty] | 0 | 14 | 231 | 19 | 0 | 125 | 0 | 496 | 0 | 396 | 0 | 0 | 0 | 9
2021-11-15 | B67561 | 2 | 중탄소 | AE4330VM2 |  | Al 탈산 | B | 30 | 69 | 50400 | 101.08 | C | D |  | D | 1 |  | 1 | 1540 | 1586 | 8800 |  |  | 8800 | 89.36 | 14 | 98480 | 1646 |  | Y | 50 | 45 | [7 empty] | 추창도 | 2 | [6 empty] | 110.6 | 13-1 | 235.03 | 0 | A |  | 1634 | 1 | 0.34 | 1567 | 1.54 | 74 | 36 | 286 | 4:46 | 18 | 19 | 0 | 87 |  | 119.72 | 0 | 0 | AR | 2021-11-15 22:55 | 2021-11-15 23:35 | 40 | 2021-11-15 22:43 | 52 |  |  |  |  | Y | [8 empty] | 4 | 28.54 | 0 | [20 empty] | 1.16 |  |  | 0.15 | 0.15 | A | [9 empty] | 1701 | 15 | 607 | 51 | 0 | 327 | 0 | 1449 | 0 | 462 | 0 | 0 | 402 | 36 |  |  | 9
2021-11-15 | A68141 | 1 | 고탄소 | STB2 |  | Al 탈산 | B | 6 | 46 | 52500 | 70.57 | C | D | D |  | 1 | 1 |  | 1520 | 1555 | 4400 |  |  | 4400 | 29 | 18 | 151707 | 1558 |  | Y | 42 | 24 | [7 empty] | 이호남 | 2 |  | Y | [6 empty] | 189.85 | 0 | A |  | 1558 | 3 | 0.18 | 1525 | 1.06 | 69 | 29 | 158 | 2:38 | 25 | 25 | 32 | 0 |  | 0 |  | 400 | AR | 2021-11-15 22:58 | 2021-11-15 23:32 | 34 | 2021-11-15 22:58 | 34 |  |  |  |  | Y |  |  |  | Y | [5 empty] | 113.07 | 17.51 | [20 empty] | 1.01 |  |  | 43.25 | 0 | A | [9 empty] | 0 | 26 | 225 | 10 | 0 | 125 | 0 | 498 | 0 | 397 | 0 | 0 | 50 | 50
2021-11-15 | B67562 | 2 | 중탄소 | AE4330VM2 |  | Al 탈산 | B | 29 | 20 | 53650 | 98.03 | D | D |  | D | 1 |  | 1 | 1540 | 1538 | 9000 |  |  | 9000 | 87.5 | 12 | 102852 | 1623 |  | Y | 47 | 45 | [7 empty] | 김규완 | 2 |  |  |  |  | Y |  | 98.75 | 12-9 | 110.32 | 0 | A |  | 1608 | 1 | 0.28 | 1545 | 1.38 | 52 | 24 | 242 | 4:02 | 18 | 19 | 0 | 88 |  | 105.88 | 0 | 0 | AR | 2021-11-16 00:26 | 2021-11-16 00:47 | 21 | 2021-11-16 00:15 | 31 |  |  |  |  | Y | [8 empty] | 4 | 25.71 | 0 | [20 empty] | 1.06 |  |  | 0.1 | 0.1 | A | [9 empty] | 1559 | 0 | 211 | 41 | 0 | 205 | 0 | 1103 | 0 | 206 | 0 | 0 | 350 | 33 |  |  | 11
2021-11-15 | A68142 | 1 | 고탄소 | P-STB2 |  | Al 탈산 | B | 11 | 4 | 54100 | 76.97 | D | D | D |  | 1 | 1 |  | 1520 | 1530 | 4800 |  |  | 4800 | 94.55 | 6 | 50766 | 1551 |  | Y | 39 | 27 | [7 empty] | 김덕진 | 2 |  | Y |  |  | N |  | 98.9 | 13-3 | 194.77 | 0 | A |  | 1551 | 3 | 0.18 | 1521 | 0.81 | 65 | 29 | 241 | 4:01 | 25 | 25 | 33 | 0 |  | 0 |  | 400 | AR | 2021-11-16 00:07 | 2021-11-16 00:35 | 29 | 2021-11-16 00:06 | 29 |  |  |  |  | Y |  |  |  | Y | [5 empty] | 118.58 | 44.69 | [20 empty] | 1.057 |  |  | 44.83 | 0 | A |  |  | 5.147 | 29.187 | 53.092 | 0.421 | 10.315 | 1.819 | 1751.92 | 0 | 0 | 204 | 0 | 0 | 127 | 0 | 497 | 0 | 398 | 0 | 0 | 53 | 20
2021-11-15 | A68143 | 1 | 고탄소 | P-STB2 |  | Al 탈산 | B | 38 | 35 | 52900 | 71.52 | D | D | D |  | 1 | 1 |  | 1520 | 1545 | 4800 |  |  | 4800 | 56.73 | 10 | 84610 | 1564 |  | Y | 40 | 29 | [7 empty] | 차승주 | 2 |  | Y | [6 empty] | 181.94 | 0 | A |  | 1564 | 3 | 0.19 | 1527 | 1.16 | 71 | 34 | 293 | 4:53 | 25 | 25 | 34 | 0 |  | 0 |  | 450 | AR | 2021-11-16 01:03 | 2021-11-16 01:36 | 34 | 2021-11-16 01:03 | 34 |  |  |  |  | Y |  |  |  | Y | [5 empty] | 136.89 | 4.99 | [20 empty] | 0.952 |  |  | 46.12 | 0 | A |  |  | 4.854 | 29.271 | 53.346 | 0.232 | 10.99 | 1.822 | 1751.92 | 0 | 22 | 229 | 32 | 0 | 128 | 0 | 497 | 0 | 398 | 0 | 0 | 0 | 25
2021-11-15 | B67563 | 2 | 중탄소 | AE4330VM2 |  | Al 탈산 | B | 33 | 61 | 50450 | 99.05 | D | D |  | D | 1 |  | 1 | 1540 | 1551 | 7900 |  |  | 7900 | 84.46 | 11 | 93539 | 1627 |  | Y | 45 | 40 |  |  | B67560 | 05 |  |  |  | 김규완 | 2 |  |  | Y |  | Y |  | 103.95 | 12-6 | 260.16 | 0 | A |  | 1613 | 1 | 0.36 | 1543 | 1.4 | 50 | 25 | 261 | 4:21 | 18 | 21 | 0 | 89 |  | 127.03 | 0 | 0 | AR | 2021-11-16 01:38 | 2021-11-16 01:55 | 17 | 2021-11-16 01:28 | 27 |  |  |  |  | Y | [8 empty] | 4 | 32.51 | 0 | [20 empty] | 0.84 |  |  | 0.14 | 0.14 | B | [9 empty] | 1350 | 0 | 0 | 42 | 0 | 214 | 0 | 1308 | 0 | 208 | 0 | 0 | 496 | 40 |  |  | 9
2021-11-15 | A68144 | 1 | 고탄소 | P-STB2 |  | Al 탈산 | B | 1 | 45 | 51500 | 76.07 | D | D | D |  | 1 | 1 |  | 1520 | 1562 | 4000 |  |  | 4000 | 39.4 | 12 | 101532 | 1562 |  | Y | 41 | 28 | [7 empty] | 차승주 | 2 |  | Y |  |  |  |  | 0 | 10-1 | 252.29 | 0 | A |  | 1562 | 3 | 0.2 | 1522 | 1.14 | 66 | 28 | 246 | 4:06 | 25 | 25 | 35 | 0 |  | 0 |  | 450 | AR | 2021-11-16 02:05 | 2021-11-16 02:43 | 37 | 2021-11-16 02:05 | 38 |  |  |  |  | Y |  |  |  | Y | [5 empty] | 133.78 | 31.61 | [20 empty] | 1.251 |  |  | 47.58 | 0 | A |  |  | 5.829 | 28.874 | 53.027 | 0.231 | 9.097 | 1.836 | 1607.06 | 0 | 0 | 194 | 34 | 0 | 126 | 0 | 495 | 0 | 400 | 0 | 0 | 74 | 15
2021-11-15 | B67564 | 2 | 중탄소 | AE4330VM2 |  | Al 탈산 | B | 32 | 43 | 53100 | 104.82 | D | D |  | D | 1 |  | 1 | 1540 | 1560 | 8500 |  |  | 8500 | 83.14 | 13 | 102238 | 1622 |  | Y | 50 | 43 |  |  | B67561 | 05 |  |  |  | 김규완 | 2 |  |  | Y |  | Y |  | 0 | 10-1 | 186.71 | 0 | A |  | 1610 | 1 | 0.36 | 1547 | 1.31 | 54 | 25 | 242 | 4:02 | 18 | 19 | 0 | 90 |  | 115.45 | 0 | 0 | AR | 2021-11-16 02:49 | 2021-11-16 03:06 | 17 | 2021-11-16 02:36 | 30 |  |  |  |  | Y | [8 empty] | 3.5 | 28.38 | 0 | [20 empty] | 1 |  |  | 0.21 | 0.21 | A | [9 empty] | 1550 | 0 | 595 | 21 | 0 | 214 | 0 | 1296 | 0 | 207 | 0 | 0 | 363 | 45 |  |  | 6
2021-11-15 | A68145 | 1 | 고탄소 | P-STB2 |  | Al 탈산 | B | 6 | 47 | 50500 | 83.35 | D | D | D |  | 1 | 1 |  | 1520 | 1530 | 4900 |  |  | 4900 | 57.91 | 10 | 84610 | 1554 |  | Y | 40 | 30 | [7 empty] | 김덕진 | 2 |  | Y |  |  |  |  | 0 | 10-1 | 290.3 | 0 | A |  | 1554 | 3 | 0.22 | 1517 | 0.88 | 61 | 27 | 291 | 4:51 | 25 | 26 | 36 | 0 |  | 0 |  | 450 | AR | 2021-11-16 03:18 | 2021-11-16 03:45 | 27 | 2021-11-16 03:17 | 28 |  |  |  |  | Y |  |  |  | Y | [5 empty] | 139.11 | 65.74 | [20 empty] | 0.872 |  |  | 49.22 | 0 | A |  |  | 5.152 | 29.829 | 52.696 | 0.195 | 10.228 | 1.766 | 1646.43 | 0 | 0 | 265 | 0 | 0 | 127 | 0 | 497 | 0 | 399 | 0 | 0 | 0 | 0
2021-11-15 | B67565 | 2 | 중탄소 | AE4330VM2 |  | Al 탈산 | B | 30 | 70 | 50150 | 100.28 | D | D |  | D | 1 |  | 1 | 1540 | 1573 | 8100 |  |  | 8100 | 84.13 | 13 | 96278 | 1635 |  | Y | 44 | 41 |  |  | B67562 |  |  |  |  | 김규완 | 2 |  | Y |  |  | Y |  | 102.95 | 12-3 | 172.28 | 0 | A |  | 1621 | 1 | 0.32 | 1553 | 1.28 | 60 | 28 | 319 | 5:19 | 18 | 23 | 0 | 91 | 100 | 99.74 | 0 | 0 | AR | 2021-11-16 03:58 | 2021-11-16 04:20 | 22 | 2021-11-16 03:47 | 32 |  |  |  |  | Y | [8 empty] | 4 | 32.49 | 0 | [20 empty] | 0.75 |  |  | 0.31 | 0.31 | A | [9 empty] | 1527 | 0 | 156 | 32 | 0 | 209 | 0 | 1345 | 0 | 209 | 0 | 0 | 398 | 21 |  |  | 9
2021-11-15 | A68146 | 1 | 고탄소 | P-STB2 |  | Al 탈산 | B | 11 | 5 | 55600 | 77.15 | D | D | D |  | 1 | 1 |  | 1520 | 1552 | 4200 |  |  | 4200 | 49.64 | 10 | 84610 | 1557 |  | Y | 39 | 24 | [7 empty] | 김덕진 | 2 |  |  | Y | [5 empty] | 183.05 | 0 | A |  | 1557 | 3 | 0.19 | 1516 | 1.11 | 60 | 23 | 249 | 4:09 | 25 | 25 | 37 | 0 |  | 0 |  | 450 | AR | 2021-11-16 04:17 | 2021-11-16 04:46 | 28 | 2021-11-16 04:16 | 29 |  |  |  |  | Y |  |  |  | Y | [5 empty] | 133.51 | 42.6 | [20 empty] | 1.235 |  |  | 50.54 | 0 | A |  |  | 6.449 | 28.847 | 53.332 | 0.455 | 8.269 | 1.848 | 1607.06 | 0 | 23 | 263 | 0 | 0 | 126 | 0 | 604 | 0 | 498 | 0 | 0 | 149 | 71
2021-11-15 | B67566 | 2 | 중탄소 | AE4330VM2 | 연주종료 | Al 탈산 | B | 29 | 21 | 53350 | 101.72 | D | D |  | D | 1 |  | 1 | 1540 | 1569 | 8500 |  |  | 8500 | 82.7 | 14 | 102776 | 1633 |  | Y | 47 | 42 |  |  | B67563 |  |  |  |  | 김규완 | 2 |  |  | Y |  | Y |  | 101.55 | 13-2 | 50.04 | 0 | A |  | 1627 | 1 | 0.32 | 1555 | 1.49 | 62 | 28 | 287 | 4:47 | 18 | 22 | 0 | 92 |  | 74.58 | 0 | 0 | AR | 2021-11-16 05:01 | 2021-11-16 05:32 | 31 | 2021-11-16 04:50 | 42 |  |  |  |  | Y | [8 empty] | 3.5 | 25.85 | 0 | [20 empty] | 0.74 |  |  | 0.15 | 0.15 | B | [9 empty] | 1543 | 0 | 133 | 39 | 0 | 208 | 0 | 1336 | 0 | 210 | 0 | 0 | 466 | 27 |  |  | 9
2021-11-15 | A68147 | 1 | 고탄소 | P-STB2 |  | Al 탈산 | B | 38 | 36 | 53400 | 77.75 | D | D | D |  | 1 | 1 |  | 1520 | 1532 | 5000 |  |  | 5000 | 49.25 | 12 | 101532 | 1553 |  | Y | 40 | 29 | [7 empty] | 김덕진 | 2 |  | Y | [6 empty] | 231.09 | 0 | A |  | 1553 | 3 | 0.23 | 1520 | 0.89 | 64 | 29 | 265 | 4:25 | 25 | 25 | 38 | 0 |  | 0 |  | 450 | AR | 2021-11-16 05:22 | 2021-11-16 05:46 | 25 | 2021-11-16 05:20 | 26 |  |  |  |  | Y |  |  |  | Y | [5 empty] | 135.56 | 39.49 | [20 empty] | 1.061 |  |  | 52.07 | 0 | A |  |  | 6.572 | 29.102 | 52.553 | 0.173 | 7.996 | 1.805 | 1607.06 | 0 | 11 | 254 | 26 | 0 | 127 | 0 | 496 | 0 | 396 | 0 | 0 | 65 | 43
2021-11-15 | B67567 | 2 | 저탄소 | SCM420C2 |  | Al 탈산 | I | 33 | 62 | 51000 | 99.43 | D | D |  | B | 1 |  | 1 | 1560 | 1548 | 8700 |  |  | 8700 | 85.29 | 12 | 102000 | 1670 | 367 | INGOT | 45 | 42 | [7 empty] | 이기호 | [5 empty] | Y |  | 104.4 | 12-6 | 0 | 186.28 | A |  | 1669 | 1 | 0.35 | 1597 | 1.6 | 85 |  | 323 | 5:23 | 20 | 22 | 0 | 93 |  | 198.44 | 0 | 0 | N2 | 2021-11-16 06:05 |  | 20 | 2021-11-16 05:54 | [5 empty] | Y | [8 empty] | 3 | 0 | 49.93 | [16 empty] | 0.7 |  | 0.9 |  |  |  |  | 0.06 | 0.06 | A | [9 empty] | 1455 | 0 | 0 | 23 | 0 | 207 | 0 | 697 | 0 | 206 | 0 | 0 | 67 | 5
2021-11-15 | A68148 | 1 | 고탄소 | P-STB2 |  | Al 탈산 | B | 1 | 46 | 53300 | 74.65 | D | D | B |  | 1 | 1 |  | 1520 | 1533 | 5000 |  |  | 5000 | 59.09 | 10 | 84610 | 1561 | 362 | Y | 35 | 29 | [7 empty] | 김덕진 | 2 |  | Y |  |  |  |  | 99.5 | 12-4 | 223.28 | 0 | A |  | 1561 | 3 | 0.2 | 1521 | 1.05 | 65 | 28 | 277 | 4:37 | 25 | 25 | 39 | 0 |  | 0 |  | 450 | AR | 2021-11-16 06:27 | 2021-11-16 06:52 | 25 | 2021-11-16 06:25 | 27 |  |  |  |  | Y |  |  |  | Y | [5 empty] | 136.11 | 42.14 | [20 empty] | 0.864 |  |  | 0 | 0 | A |  |  | 5.706 | 29.217 | 52.493 | 0.34 | 9.199 | 1.796 | 1607.06 | 0 | 10 | 256 | 0 | 0 | 126 | 0 | 498 | 0 | 400 | 0 | 0 | 0 | 25
2021-11-15 | B67568 | 2 | 저탄소 | SNCM418VI |  | Al 탈산 | I | 32 | 44 | 52350 | 89.4 | D | B |  | B | 1 |  | 1 | 1560 | 1550 | 7500 |  |  | 7500 | 92.36 | 14 | 81200 | 1667 |  | INGOT | 49 | 39 | [7 empty] | 김규완 | [9 empty] | 222.19 | 0 | A |  | 1660 | 1 | 0.34 | 1587 | 2.21 | 79 |  | 221 | 3:41 | 20 | 21 | 0 | 94 |  | 80.38 | 0 | 0 | AR | 2021-11-16 07:01 |  | 22 | 2021-11-16 06:52 | [5 empty] | Y | [8 empty] | 5.7 | 23.59 | 0 | [18 empty] | 1 |  |  |  |  | 0 | 0 | A | [9 empty] | 517 | 370 | 184 | 35 | 0 | 158 | 0 | 602 | 0 | 199 | 0 | 0 | 102 | 6
2021-11-16 | A68149 | 1 | 고탄소 | STB2 | 유사강종연연주 | Al 탈산 | B | 6 | 48 | 52100 | 75.88 | B | B | B |  | 1 | 1 |  | 1520 | 1533 | 4900 |  |  | 4900 | 57.91 | 10 | 84610 | 1559 |  | Y | 41 | 28 | [7 empty] | 김형철 | 2 |  | Y |  |  |  |  | 95.75 | 11-10 | 226.77 | 0 | A |  | 1559 | 3 | 0.21 | 1524 | 0.92 | 68 | 32 | 248 | 4:08 | 25 | 25 | 40 | 0 |  | 0 |  | 450 | AR | 2021-11-16 07:37 | 2021-11-16 07:57 | 20 | 2021-11-16 07:35 | 22 |  |  |  |  | Y |  |  |  | Y | [5 empty] | 135.47 | 43.87 | [20 empty] | 0.78 |  |  | 0.01 | 0 | B | [9 empty] | 0 | 0 | 249 | 0 | 0 | 127 | 0 | 495 | 0 | 396 | 0 | 0 | 0 | 0
2021-11-16 | B67569 | 2 | 저탄소 | SCM415C2 |  | Al 탈산 | I | 30 | 71 | 50350 | 106.9 | B | B |  | B | 1 |  | 1 | 1560 | 1556 | 9500 |  |  | 9500 | 98.34 | 14 | 96600 | 1663 |  | INGOT | 59 | 49 |  |  | B67567 | 02 |  |  |  | 최남길 |  |  |  | Y |  | Y |  | 107.95 | 12-8 | 8.79 | 222.95 | A |  | 1652 | 1 | 0.26 | 1589 | 1.46 | 73 |  | 231 | 3:51 | 20 | 20 | 0 | 0 | 130 | 95.59 | 0 | 0 | N2 | 2021-11-16 08:15 |  | 25 | 2021-11-16 08:06 | [5 empty] | Y | [8 empty] | 4.1 | 0 | 3.07 | [16 empty] | 0.8 |  | 0.9 |  |  |  |  | 0.04 | 0.04 | A | [9 empty] | 191 | 999 | 0 | 454 | 0 | 214 | 0 | 1355 | 0 | 256 | 0 | 0 | 164 | 6
2021-11-16 | A68150 | 1 | 고탄소 | STB2 |  | Al 탈산 | B | 11 | 6 | 55500 | 80.42 | B | B | B |  | 1 | 1 |  | 1520 | 1567 | 4400 |  |  | 4400 | 43.34 | 12 | 101532 | 1546 |  | Y | 41 | 26 | [7 empty] | 김형철 | 2 |  | Y |  |  |  |  | 109.65 | 14-5 | 169.3 | 0 | A |  | 1546 | 3 | 0.23 | 1511 | 0.9 | 55 | 25 | 351 | 5:51 | 25 | 25 | 41 | 0 |  | 0 |  | 450 | AR | 2021-11-16 08:49 | 2021-11-16 09:03 | 14 | 2021-11-16 08:48 | 15 |  |  |  |  | Y |  |  |  | Y | [5 empty] | 141.34 | 43.57 | [20 empty] | 0.972 |  |  | 1.63 | 0 | A | [9 empty] | 0 | 36 | 283 | 0 | 0 | 127 | 0 | 498 | 0 | 399 | 0 | 0 | 0 | 69
2021-11-16 | B67570 | 2 | 중탄소 | SM45CB | 연주시작 | Si 탈산 | B | 33 | 63 | 49850 | 97.77 | B | B |  | B | 1 |  | 1 | 1540 | 1543 | 8400 |  |  | 8400 | 85.3 | 12 | 98480 | 1661 |  | Y | 47 | 42 | [7 empty] | 최남길 | 2 |  |  |  |  | Y |  | 101.95 | 12-3 | 0 | 232.38 | A |  | 1655 | 1 | 0.28 | 1573 | 1.7 | 80 | 48 | 311 | 5:11 | 14 | 21 | 0 | 96 |  | 111.93 | 0 | 0 | N2 | 2021-11-16 09:49 | 2021-11-16 10:03 | 14 | 2021-11-16 09:37 | 26 |  |  |  |  | N | [8 empty] | 5 | 0 | 30.79 | [16 empty] | 0.5 |  |  | 2.28 |  |  |  | 0.11 | 0.11 | A | [9 empty] | 0 | 0 | 0 | 13 | 0 | 32 | 0 | 1070 | 0 | 250 | 0 | 0 | 166 | 10 |  |  | 4 |  | 1
2021-11-16 | A68151 | 1 | 고탄소 | STB2 |  | Al 탈산 | B | 38 | 37 | 53000 | 76.32 | B | B | B |  | 1 | 1 |  | 1520 | 1545 | 4900 |  |  | 4900 | 41.37 | 14 | 118454 | 1561 |  | Y | 41 | 30 | [7 empty] | 김형철 | 2 |  |  | Y |  |  |  | 109.85 | 13-7 | 239.63 | 0 | A |  | 1561 | 3 | 0.23 | 1519 | 1.11 | 63 | 24 | 289 | 4:49 | 25 | 25 | 42 | 0 |  | 0 |  | 450 | AR | 2021-11-16 09:43 | 2021-11-16 10:16 | 33 | 2021-11-16 09:42 | 34 |  |  |  |  | Y |  |  |  | Y | [5 empty] | 138.03 | 40.42 | [20 empty] | 1.211 |  |  | 2.79 | 0 | A | [9 empty] | 0 | 41 | 290 | 0 | 0 | 127 | 0 | 644 | 0 | 495 | 0 | 0 | 18 | 59
2021-11-16 | B67571 | 2 | 중탄소 | SM45CB |  | Si 탈산 | B | 29 | 22 | 53700 | 79.93 | B | B |  | B | 1 |  | 1 | 1540 | 1554 | 5600 |  |  | 5600 | 58.91 | 11 | 95062 | 1590 |  | Y | 40 | 35 | [7 empty] | 최남길 | 1 | [6 empty] | 99.5 | 12-10 | 1.44 | 36.78 | A |  | 1601 | 1 | 0.23 | 1548 | 1.38 | 55 | 27 | 279 | 4:39 | 14 | 15 | 0 | 97 |  | 47.06 | 0 | 0 | N2 | 2021-11-16 10:34 | 2021-11-16 11:07 | 33 | 2021-11-16 10:26 | 42 |  |  |  |  | N | [8 empty] | 4.4 | 0 | 14.12 | [23 empty] | 0.07 | 0.07 | A | [9 empty] | 0 | 0 | 170 | 35 | 0 | 38 | 0 | 846 | 0 | 0 | 0 | 0 | 150 | 23
2021-11-16 | A68152 | 1 | 고탄소 | STB2 | 연주종료 | Al 탈산 | B | 1 | 47 | 52900 | 87.73 | B | B | B |  | 1 | 1 |  | 1520 | 1542 | 4000 |  |  | 4000 | 48.64 | 10 | 82236 | 1554 |  | Y | 42 | 23 | 조괴잔강5톤합탕 | [6 empty] | 김형철 | 2 |  | Y |  |  |  |  | 91.25 | 11-6 | 174.72 | 0 | A |  | 1554 | 3 | 0.23 | 1511 | 0.9 | 55 | 32 | 269 | 4:29 | 25 | 25 | 43 | 0 |  | 0 |  | 450 | AR | 2021-11-16 10:54 | 2021-11-16 11:21 | 31 | 2021-11-16 10:52 | 33 |  |  |  |  | Y |  |  |  | Y | [5 empty] | 184.77 | 40.08 | [20 empty] | 0.775 |  |  | 0 | 0 | A | [9 empty] | 0 | 11 | 121 | 0 | 0 | 127 | 0 | 498 | 0 | 401 | 0 | 0 | 0 | 71
2021-11-16 | B67572 | 2 | 중탄소 | SM45CB |  | Si 탈산 | B | 32 | 45 | 52550 | 82.08 | B | B |  | B | 1 |  | 1 | 1540 | 1561 | 5600 |  |  | 5600 | 59.9 | 11 | 93492 | 1614 |  | Y | 39 | 33 | [7 empty] | 최남길 | 2 |  |  |  |  | Y |  |  |  | 1.18 | 103.09 | A |  | 1608 | 1 | 0.29 | 1549 | 1.6 | 56 | 22 | 293 | 4:53 | 14 | 15 | 0 | 98 |  | 82.11 | 0 | 0 | N2 | 2021-11-16 11:38 | 2021-11-16 12:09 | 31 | 2021-11-16 11:26 | 43 |  |  |  |  | N | [8 empty] | 4.2 | 0 | 21.51 | [23 empty] | 0.11 | 0.11 | A | [9 empty] | 0 | 0 | 215 | 24 | 0 | 40 | 0 | 847 | 0 | 0 | 0 | 0 | 114 | 6
2021-11-16 | B67573 | 2 | 중탄소 | SM45CB |  | Si 탈산 | B | 30 | 72 | 49550 | 72.45 | B | B |  | B | 1 |  | 1 | 1540 | 1564 | 5200 |  |  | 5200 | 55.71 | 11 | 93335 | 1604 | 367 | Y | 33 | 29 | [7 empty] | 최남길 | 2 |  |  |  |  | Y |  | 103.45 | 12-3 | 10.37 | 63.49 | A |  | 1601 | 1 | 0.23 | 1601 | 0 | 108 | 20 | 280 | 4:40 | 14 | 15 | 0 | 99 | 65 | 39.64 | 0 | 0 | N2 | 2021-11-16 12:38 | 2021-11-16 13:13 | 35 | 2021-11-16 12:30 | 43 |  |  |  |  | N | [8 empty] | 4.8 | 0 | 12.79 | [23 empty] | 0 | 0 | A | [9 empty] | 0 | 0 | 230 | 23 | 0 | 43 | 0 | 851 | 0 | 0 | 0 | 0 | 176 | 10
2021-11-16 | B67574 | 2 | 중탄소 | SM45CB |  | Si 탈산 | B | 33 | 64 | 50350 | 84.33 | B | B | B |  | 1 | 1 |  | 1540 | 1560 | 5100 |  |  | 5100 | 35.36 | 17 | 144245 | 1611 |  | Y | 33 | 28 | [7 empty] | 최남길 | 2 |  |  |  |  | Y |  | 103.35 | 12-5 | 0.09 | 93.19 | A |  | 1584 | 3 | 0.22 | 1550 | 1.31 | 57 | 23 | 343 | 5:43 | 14 | 14 | 44 | 0 |  | 0 | 0 | 450 | N2 | 2021-11-16 13:51 | 2021-11-16 14:17 | 27 | 2021-11-16 13:50 | 28 |  |  |  |  | N | [8 empty] | 4.8 | 40.02 | 86.36 | [23 empty] | 3.87 | 0 | A | [9 empty] | 0 | 0 | 214 | 11 | 0 | 44 | 0 | 698 | 0 | 0 | 0 | 0 | 155 | 17
2021-11-16 | B67575 | 2 | 중탄소 | SM45C |  | Si 탈산 | B | 29 | 23 | 53600 | 82.28 | B | B |  | C | 1 |  | 1 | 1540 | 1528 | 5700 |  |  | 5700 | 135.32 | 5 | 42121 | 1613 |  | Y | 34 | 30 | [7 empty] | 최남길 | 2 | [6 empty] | 102 | 13-2 | 0 | 171.37 | A |  | 1601 | 1 | 0.24 | 1545 | 1.31 | 52 | 19 | 414 | 6:54 | 15 | 15 | 0 | 101 |  | 35.83 | 0 | 0 | N2 | 2021-11-16 14:48 | 2021-11-16 15:22 | 34 | 2021-11-16 14:34 | 48 | [14 empty] | 0 | 12.38 | [23 empty] | 0.44 | 0.44 | B | [9 empty] | 0 | 0 | 222 | 30 | 0 | 37 | 0 | 551 | 0 | 0 | 0 | 0 | 124 | 100
2021-11-16 | A68153 | 1 | 고탄소 | SP-STB2 | 연주시작 | Al 탈산 | B | 6 | 49 | 51900 | 105.22 | B | C | C |  | 1 | 1 |  | 1520 | 1579 | 8000 |  |  | 8000 | 99.53 | 10 | 80378 | 1596 | 356 | Y | 59 | 46 | 전기로 설비 이상으로 중단되어 연주 잔강 처리 불가 하여 A68150,51,52 포트에 버림 | [6 empty] | 김형철 | 2 | [6 empty] | 107.95 | 13-2 | 279.63 | 0 | A |  | 1592 | 3 | 0.22 | 1542 | 1.14 | 87 | 35 | 276 | 4:36 | 25 | 25 | 45 | 0 |  | 0 |  | 350 | AR | 2021-11-16 15:38 | 2021-11-16 16:01 | 22 | 2021-11-16 15:36 | 24 |  |  |  |  | Y |  |  |  | Y | [5 empty] | 127.71 | 81.33 | [19 empty] | 1.58 |  |  |  | 0.15 | 0 | A |  |  | 10.224 | 20.199 | 61.962 | 0.295 | 6.06 | 3.067 | 2029.69 | 0 | 0 | 318 | 0 | 0 | 185 | 0 | 1332 | 0 | 850 | 0 | 0 | 321 | 65 |  |  |  | 0 | 1
2021-11-16 | B67576 | 2 | 중탄소 | SM45C |  | Si 탈산 | B | 32 | 46 | 52650 | 90.73 | C | C |  | C | 1 |  | 1 | 1540 | 1519 | 6500 |  |  | 6500 | 65.99 | 12 | 98493 | 1627 |  | Y | 39 | 34 | [7 empty] | 추창도 | 2 | [6 empty] | 98.85 | 12-4 | 0 | 235.49 | A |  | 1618 | 1 | 0.28 | 1552 | 1.46 | 59 | 29 | 318 | 5:18 | 15 | 16 | 0 | 102 |  | 57.01 | 0 | 0 | N2 | 2021-11-16 16:02 | 2021-11-16 16:30 | 28 | 2021-11-16 15:44 | 46 |  |  |  |  | N | [8 empty] | 4.3 | 0 | 15.55 | [23 empty] | 1.35 | 1.35 | A | [9 empty] | 0 | 0 | 126 | 0 | 0 | 0 | 0 | 499 | 0 | 408 | 0 | 0 | 0 | 10 |  |  | 2
2021-11-16 | A68154 | 1 | 고탄소 | SP-STB2 |  | Al 탈산 | B | 11 | 7 | 54100 | 92.05 | C | C | C |  | 1 | 1 |  | 1520 | 1534 | 6100 |  |  | 6100 | 60.08 | 12 | 101532 | 1550 |  | Y | 49 | 34 | [7 empty] | 이호남 | 2 |  |  |  |  | Y |  | 103.6 | 13-8 | 182.49 | 0 | A |  | 1561 | 3 | 0.22 | 1521 | 0.95 | 66 | 24 | 281 | 4:41 | 25 | 25 | 46 | 0 |  | 0 |  | 400 | AR | 2021-11-16 16:38 | 2021-11-16 17:05 | 27 | 2021-11-16 16:37 | 28 |  |  |  |  | Y |  |  |  | Y | [5 empty] | 97.75 | 67.58 | [20 empty] | 1.3 |  |  | 1.28 | 0 | A |  |  | 9.148 | 23.146 | 57.914 | 0.214 | 6.33 | 2.502 | 1897.86 | 0 | 0 | 222 | 0 | 0 | 117 | 0 | 715 | 0 | 551 | 0 | 0 | 97 | 31 |  |  |  | 0
2021-11-16 | B67577 | 2 | 중탄소 | SM45C |  | Si 탈산 | B | 30 | 73 | 49700 | 94.35 | C | C |  | C | 1 |  | 1 | 1540 | 1516 | 7000 |  |  | 7000 | 74.16 | 12 | 94390 | 1598 |  | Y | 42 | 38 | [7 empty] | 추창도 | 2 | [6 empty] | 96.3 | 11-6 | 0 | 244.51 | A |  | 1607 | 1 | 0.25 | 1543 | 1.3 | 50 | 27 | 429 | 7:09 | 15 | 15 | 0 | 103 |  | 38.33 | 0 | 0 | N2 | 2021-11-16 17:16 | 2021-11-16 17:35 | 18 | 2021-11-16 17:01 | 34 |  |  |  |  | N | [9 empty] | 0 | 11.15 | [23 empty] | 1.3 | 1.3 | A | [9 empty] | 0 | 0 | 247 | 31 | 0 | 35 | 0 | 502 | 0 | 412 | 0 | 0 | 0 | 19 |  |  | 4
2021-11-16 | A68155 | 1 | 고탄소 | SP-STB2 |  | Al 탈산 | B | 1 | 48 | 53000 | 78.87 | C | C | C |  | 1 | 1 |  | 1520 | 1561 | 5500 |  |  | 5500 | 54.17 | 12 | 101532 | 1555 |  | Y | 44 | 33 | [7 empty] | 이호남 | 2 | [6 empty] | 98.45 | 12-3 | 156.67 | 0 | A |  | 1555 | 3 | 0.18 | 1512 | 1.23 | 57 | 17 | 280 | 4:40 | 25 | 25 | 47 | 0 |  | 0 |  | 300 | AR | 2021-11-16 17:51 | 2021-11-16 18:08 | 16 | 2021-11-16 17:50 | 17 |  |  |  |  | Y |  |  |  | Y | [5 empty] | 100.59 | 23.44 | [20 empty] | 1.18 |  |  | 3.41 | 0 | A |  |  | 9.632 | 24.114 | 55.397 | 0.245 | 5.751 | 2.297 | 1729.21 | 0 | 0 | 290 | 0 | 0 | 116 | 0 | 718 | 0 | 552 | 0 | 0 | 170 | 25 |  |  |  | 0
2021-11-16 | B67578 | 2 | 중탄소 | SM45C |  | Si 탈산 | B | 33 | 65 | 50450 | 98.68 | C | C |  | C | 1 |  | 1 | 1540 | 1585 | 4900 |  |  | 4900 | 47.97 | 12 | 102144 | 1616 |  | Y | 36 | 28 | [7 empty] | 추창도 | 2 | [6 empty] | 104.95 | 12-6 | 0 | 132.71 | A |  | 1608 | 1 | 0.27 | 1545 | 1.19 | 52 | 28 | 269 | 4:29 | 15 | 17 | 0 | 104 |  | 59.48 | 0 | 0 | N2 | 2021-11-16 18:25 | 2021-11-16 18:41 | 16 | 2021-11-16 18:04 | 36 |  |  |  |  | N | [8 empty] | 4 | 0 | 15.83 | [23 empty] | 1.83 | 1.83 | A | [9 empty] | 0 | 0 | 283 | 20 | 0 | 0 | 0 | 499 | 0 | 406 | 0 | 0 | 33 | 56 |  |  | 4
2021-11-16 | A68156 | 1 | 고탄소 | SP-STB2 |  | Al 탈산 | B | 38 | 38 | 52600 | 75.48 | C | C | C |  | 1 | 1 |  | 1520 | 1549 | 4800 |  |  | 4800 | 56.73 | 10 | 84610 | 1561 |  | Y | 40 | 26 | [7 empty] | 이호남 | 2 |  | Y | [6 empty] | 198.4 | 0 | A |  | 1559 | 3 | 0.19 | 1524 | 1.03 | 69 | 27 | 252 | 4:12 | 25 | 25 | 48 | 0 |  | 0 |  | 400 | AR | 2021-11-16 18:51 | 2021-11-16 19:09 | 18 | 2021-11-16 18:49 | 21 |  |  |  |  | Y |  |  |  | Y | [5 empty] | 104.76 | 21.23 | [20 empty] | 1.07 |  |  | 0.01 | 0 | A |  |  | 9.528 | 22.941 | 55.984 | 0.353 | 5.875 | 2.44 | 1818.57 | 0 | 0 | 241 | 0 | 0 | 118 | 0 | 498 | 0 | 396 | 0 | 0 | 64 | 0 |  |  |  | 0
2021-11-16 | B67579 | 2 | 중탄소 | SM45C |  | Si 탈산 | B | 29 | 24 | 53200 | 109.9 | C | C |  | C | 1 |  | 1 | 1540 | 1568 | 5700 |  |  | 5700 | 38.56 | 20 | 147812 | 1576 |  | Y | 37 | 35 | [7 empty] | 추창도 | 2 | [6 empty] | 103.3 | 13-3 | 0 | 177.74 | A |  | 1616 | 1 | 0.26 | 1542 | 1.36 | 49 | 22 | 335 | 5:35 | 15 | 17 | 0 | 105 | 80 | 63.14 | 0 | 0 | N2 | 2021-11-16 19:33 | 2021-11-16 19:50 | 17 | 2021-11-16 19:03 | 46 |  |  |  |  | N | [8 empty] | 3.5 | 0 | 18.13 | [23 empty] | 3.2 | 3.2 | A | [9 empty] | 0 | 0 | 277 | 26 | 0 | 0 | 0 | 499 | 0 | 415 | 0 | 0 | 27 | 65 |  |  | 4
2021-11-16 | A68157 | 1 | 고탄소 | SP-STB2 |  | Al 탈산 | B | 6 | 50 | 51800 | 80.37 | C | C | C |  | 1 | 1 |  | 1520 | 1532 | 6600 |  |  | 6600 | 65 | 12 | 101532 | 1552 | 363 | Y | 45 | 38 | [7 empty] | 이호남 | 2 |  | Y |  |  |  | 0 | 108.7 | 13-3 | 221.98 | 0 | A |  | 1552 | 3 | 0.18 | 1517 | 1 | 62 | 27 | 300 | 5:00 | 25 | 25 | 49 | 0 |  | 0 |  | 400 | AR | 2021-11-16 19:58 | 2021-11-16 20:11 | 12 | 2021-11-16 19:57 | 13 |  |  |  |  | Y |  |  |  | Y | [5 empty] | 101.78 | 25.77 | [20 empty] | 0.95 |  |  | 2.4 | 0 | A |  |  | 9.387 | 24.046 | 54.354 | 0.287 | 5.79 | 2.26 | 1729.21 | 0 | 0 | 294 | 0 | 0 | 115 | 0 | 801 | 0 | 636 | 0 | 0 | 215 | 44 |  |  |  | 0
2021-11-16 | B67580 | 2 | 중탄소 | SM45CM1 |  | Al 탈산 | B | 32 | 47 | 53150 | 109.55 | C | C |  | C | 1 |  | 1 | 1540 | 1589 | 4100 |  |  | 4100 | 100.94 | 5 | 40620 | 1629 |  | Y | 33 | 24 | [7 empty] | 추창도 | 2 | [6 empty] | 97.05 | 12-2 | 0 | 104.55 | A |  | 1617 | 1 | 0.27 | 1551 | 1.28 | 59 | 30 | 353 | 5:53 | 15 | 16 | 0 | 106 |  | 69.42 | 0 | 0 | N2 | 2021-11-16 20:42 | 2021-11-16 20:59 | 17 | 2021-11-16 20:08 | 51 | [14 empty] | 0 | 19.14 | [23 empty] | 0.79 | 0.79 | A | [9 empty] | 20 | 0 | 249 | 27 | 0 | 177 | 0 | 504 | 0 | 201 | 0 | 0 | 0 | 60
2021-11-16 | A68158 | 1 | 고탄소 | SP-STB2 |  | Al 탈산 | B | 11 | 8 | 54600 | 77.35 | C | C | C |  | 1 | 1 |  | 1520 | 1594 | 3900 |  |  | 3900 | 38.41 | 12 | 101532 | 1555 |  | Y | 41 | 22 | [7 empty] | 이호남 | 2 |  | N | Y | [5 empty] | 131.77 | 0 | A |  | 1556 | 3 | 0.19 | 1517 | 1.08 | 62 | 26 | 256 | 4:16 | 25 | 25 | 50 | 0 |  | 0 |  | 350 | AR | 2021-11-16 20:54 | 2021-11-16 21:18 | 24 | 2021-11-16 20:53 | 25 |  |  |  |  | Y |  |  |  | Y | [5 empty] | 104.45 | 37.59 | [23 empty] | 4.11 | 0 | A |  |  | 8.482 | 23.234 | 56.928 | 0.25 | 6.711 | 2.45 | 1897.86 | 0 | 0 | 202 | 0 | 0 | 115 | 0 | 936 | 0 | 702 | 0 | 0 | 196 | 85 |  |  |  | 0
2021-11-16 | B67581 | 2 | 중탄소 | SM45CM1 |  | Al 탈산 | B | 30 | 74 | 50300 | 92.92 | C | C |  | C | 1 |  | 1 | 1540 | 1569 | 5100 |  |  | 5100 | 52.31 | 12 | 97488 | 1628 |  | Y | 43 | 29 | [7 empty] | 추창도 | 2 |  |  |  |  | Y |  |  |  | 0 | 205.53 | A |  | 1618 | 1 | 0.25 | 1549 | 1.68 | 57 | 29 | 381 | 6:21 | 15 | 16 | 0 | 107 |  | 69.3 | 0 | 0 | N2 | 2021-11-16 21:31 | 2021-11-16 22:03 | 32 | 2021-11-16 21:13 | 50 | [14 empty] | 0 | 19.45 | [23 empty] | 1.64 | 1.64 | A | [9 empty] | 0 | 0 | 0 | 23 | 0 | 190 | 0 | 649 | 0 | 408 | 0 | 0 | 0 | 34 |  |  | 4
2021-11-16 | A68159 | 1 | 고탄소 | SP-STB2 |  | Al 탈산 | B | 1 | 49 | 53500 | 75.18 | C | C | C |  | 1 | 1 |  | 1520 | 1531 | 5600 |  |  | 5600 | 66.19 | 10 | 84610 | 1558 |  | Y | 40 | 31 | [7 empty] | 이호남 | 2 | [6 empty] | 101.4 | 12-6 | 154.37 | 0 | A |  | 1555 | 3 | 0.19 | 1512 | 1.23 | 57 | 21 | 273 | 4:33 | 25 | 25 | 51 | 0 |  | 0 |  | 350 | AR | 2021-11-16 22:00 | 2021-11-16 22:24 | 24 | 2021-11-16 22:00 | 24 |  |  |  |  | Y |  |  |  | Y | [5 empty] | 106.03 | 27.81 | [20 empty] | 1.03 |  |  | 5.61 | 0 | A |  |  | 9.384 | 24.397 | 54.851 | 0.197 | 5.845 | 2.248 | 1729.21 | 0 | 0 | 267 | 0 | 0 | 117 | 0 | 614 | 0 | 485 | 0 | 0 | 137 | 49 |  |  |  | 0
2021-11-16 | B67582 | 2 | 중탄소 | SM45CM1 | TUNDISH교체전 | Al 탈산 | B | 33 | 66 | 50750 | 95.35 | C | C |  | D | 1 |  | 1 | 1540 | 1541 | 6600 |  |  | 6600 | 53.93 | 16 | 122382 | 1633 |  | Y | 42 | 37 | [7 empty] | 추창도 | 2 | [6 empty] | 102.55 | 12-3 | 0 | 187.74 | A |  | 1626 | 1 | 0.35 | 1556 | 1.49 | 64 | 37 | 455 | 7:35 | 15 | 18 | 0 | 108 |  | 195.12 | 0 | 0 | N2 | 2021-11-16 22:47 | 2021-11-16 23:09 | 22 | 2021-11-16 22:32 | 37 |  |  |  |  | N | [8 empty] | 4.5 | 0 | 46.16 | [23 empty] | 0.52 | 0.52 | A | [9 empty] | 0 | 0 | 241 | 39 | 0 | 185 | 0 | 503 | 0 | 408 | 0 | 0 | 53 | 58 |  |  | 4
2021-11-16 | A68160 | 1 | 고탄소 | SP-STB2 | TUNDISH교체전 | Al 탈산 | B | 38 | 39 | 52500 | 70.48 | C | D | D |  | 1 | 1 |  | 1520 | 1576 | 4000 |  |  | 4000 | 40.51 | 12 | 98740 | 1561 |  | Y | 39 | 27 | [7 empty] | 이호남 | 2 |  | Y | [6 empty] | 32.58 | 0 | A |  | 1561 | 3 | 0.19 | 1523 | 1.23 | 68 | 29 | 254 | 4:14 | 25 | 25 | 52 | 0 |  | 0 |  | 450 | AR | 2021-11-16 23:01 | 2021-11-16 23:27 | 26 | 2021-11-16 23:01 | 26 |  |  |  |  | Y |  |  |  | Y | [5 empty] | 133.38 | 7.36 | [20 empty] | 0.88 |  |  | 7 | 0 | B |  |  | 9.429 | 24.632 | 54.1 | 0.151 | 5.737 | 2.196 | 1596.77 | 0 | 0 | 178 | 0 | 0 | 117 | 0 | 498 | 0 | 399 | 0 | 0 | 0 | 0 |  |  |  | 0
2021-11-16 | B67583 | 2 | 저탄소 | SCR420HON | TUNDISH교체 | Al 탈산 | B | 29 | 25 | 53600 | 108.63 | D | D |  | D | 1 |  | 1 | 1555 | 1557 | 9000 |  |  | 9000 | 96.7 | 11 | 93071 | 1683 |  | Y | 46 | 44 | [7 empty] | 김규완 | 2 |  |  |  |  | Y |  | 105.1 | 13-5 | 0 | 278.9 | A |  | 1673 | 1 | 0.34 | 1598 | 1.54 | 88 | 41 | 355 | 5:55 | 16 | 18 | 0 | 109 |  | 208.53 | 0 | 0 | N2 | 2021-11-17 00:06 | 2021-11-17 00:40 | 34 | 2021-11-16 23:42 | 57 |  |  |  |  | Y | [8 empty] | 4 | 0 | 44.58 | [16 empty] | 0.7 |  |  | 1.82 |  |  |  | 0.62 | 0.62 | A | [9 empty] | 698 | 955 | 0 | 35 | 0 | 203 | 0 | 751 | 0 | 208 | 0 | 0 | 0 | 0 |  |  | 6 |  | 1
2021-11-16 | A68161 | 1 | 중탄소 | SMNCRMOB435H | TUNDISH교체 | Al 탈산 | B | 6 | 51 | 52200 | 76.65 | D | D | D |  | 1 | 1 |  | 1530 | 1577 | 6300 |  |  | 6300 | 65.97 | 12 | 95495 | 1635 |  | Y | 44 | 29 | [10 empty] | Y | [6 empty] | 212.68 | 0 | A |  | 1635 | 3 | 0.23 | 1591 | 1.33 | 96 | 34 | 268 | 4:28 | 20 | 20 | 53 | 0 |  | 0 |  | 500 | AR | 2021-11-17 00:11 | 2021-11-17 00:52 | 41 | 2021-11-17 00:10 | 42 |  |  |  |  | N |  |  |  | Y | [5 empty] | 121.6 | 46.22 | [20 empty] | 1.77 |  |  | 8.56 | 0 | A | [9 empty] | 653 | 32 | 1446 | 27 | 0 | 192 | 0 | 594 | 0 | 295 | 0 | 0 | 0 | 20 |  |  |  |  | 1
2021-11-16 | B67584 | 2 | 저탄소 | SCR420HON |  | Al 탈산 | B | 32 | 48 | 53400 | 97.23 | D | D |  | D | 1 |  | 1 | 1555 | 1554 | 7300 |  |  | 7300 | 78.43 | 11 | 93071 | 1634 |  | Y | 43 | 38 | [7 empty] | 김규완 | 2 |  |  |  |  | Y |  | 102.3 | 12-7 | 0 | 192.24 | A |  | 1646 | 1 | 0.35 | 1580 | 1.54 | 70 | 37 | 302 | 5:02 | 16 | 17 | 0 | 110 |  | 145.08 | 0 | 0 | N2 | 2021-11-17 01:01 | 2021-11-17 01:36 | 35 | 2021-11-17 00:41 | 55 |  |  |  |  | Y | [8 empty] | 4.5 | 0 | 30.47 | [23 empty] | 0.65 | 0.65 | A | [9 empty] | 2492 | 12 | 0 | 16 | 0 | 197 | 0 | 796 | 0 | 199 | 0 | 0 | 100 | 0 |  |  | 4
2021-11-16 | A68162 | 1 | 중탄소 | SMNCRMOB435H |  | Al 탈산 | B | 11 | 9 | 54800 | 73.12 | D | D | D |  | 1 | 1 |  | 1530 | 1586 | 5300 |  |  | 5300 | 53.94 | 12 | 98256 | 1625 |  | Y | 40 | 25 | [10 empty] | Y |  |  |  |  | 103.45 | 13-7 | 143.55 | 0 | A |  | 1613 | 3 | 0.22 | 1571 | 1.27 | 76 | 24 | 245 | 4:05 | 20 | 20 | 54 | 0 |  | 0 |  | 300 | AR | 2021-11-17 01:10 | 2021-11-17 02:00 | 50 | 2021-11-17 01:09 | 51 |  |  |  |  | N |  |  |  | Y | [5 empty] | 117.27 | 47.04 | [20 empty] | 1.21 |  |  | 45.69 | 0 | A | [9 empty] | 612 | 58 | 0 | 79 | 0 | 187 | 0 | 594 | 0 | 295 | 0 | 0 | 0 | 21
2021-11-16 | B67585 | 2 | 저탄소 | SCR420HON |  | Al 탈산 | B | 30 | 75 | 49850 | 95.13 | D | D |  | D | 1 |  | 1 | 1555 | 1553 | 7500 |  |  | 7500 | 80.58 | 11 | 93071 | 1641 |  | Y | 40 | 37 | [7 empty] | 김규완 | 2 |  |  |  |  | Y |  | 99.95 | 11-9 | 0 | 262.65 | A |  | 1635 | 1 | 0.31 | 1567 | 1.62 | 57 | 29 | 4 | 0:04 | 16 | 17 | 0 | 111 |  | 150.64 | 0 | 0 | N2 | 2021-11-17 02:07 | 2021-11-17 02:29 | 23 | 2021-11-17 01:45 | 44 |  |  |  |  | Y | [8 empty] | 4.5 | 0 | 29.91 | [23 empty] | 0.7 | 0.7 | A | [9 empty] | 1439 | 305 | 0 | 119 | 0 | 147 | 0 | 701 | 0 | 204 | 0 | 0 | 80 | 0 |  |  | 6
2021-11-16 | A68163 | 1 | 중탄소 | SMNCRMOB435H |  | Al 탈산 | B | 1 | 50 | 51000 | 73.82 | D | D | D |  | 1 | 1 |  | 1530 | 1567 | 5500 |  |  | 5500 | 55.98 | 12 | 98256 | 1604 |  | Y | 42 | 26 | [10 empty] | Y |  |  |  |  | 103.45 | 12-8 | 203.5 | 0 | A |  | 1606 | 3 | 0.22 | 1568 | 1.19 | 73 | 19 | 256 | 4:16 | 20 | 20 | 55 | 0 |  | 0 |  | 300 | AR | 2021-11-17 02:19 | 2021-11-17 03:13 | 54 | 2021-11-17 02:19 | 55 |  |  |  |  | N |  |  |  | Y | [5 empty] | 74.67 | 40.53 | [23 empty] | 47.21 | 0 | A | [9 empty] | 800 | 9 | 160 | 47 | 0 | 168 | 0 | 595 | 0 | 296 | 0 | 0 | 0 | 30
2021-11-16 | B67586 | 2 | 저탄소 | SCR420HON |  | Al 탈산 | B | 33 | 67 | 50250 | 94.78 | D | D |  | D | 1 |  | 1 | 1555 | 1556 | 7400 |  |  | 7400 | 79.51 | 11 | 93071 | 1638 |  | Y | 42 | 36 |  |  | B67583 | 05 |  |  |  | 김규완 | 2 |  |  | Y |  | Y |  | 98.55 | 11-9 | 0 | 219.58 | A |  | 1641 | 1 | 0.36 | 1579 | 1.36 | 69 | 38 | 294 | 4:54 | 16 | 17 | 0 | 112 | 230 | 187.86 | 0 | 0 | N2 | 2021-11-17 03:07 | 2021-11-17 03:26 | 19 | 2021-11-17 02:50 | 36 |  |  |  |  | Y | [8 empty] | 4.5 | 0 | 41.23 | [23 empty] | 0.63 | 0.63 | A | [9 empty] | 1199 | 403 | 0 | 32 | 0 | 205 | 0 | 698 | 0 | 200 | 0 | 0 | 81 | 0 |  |  | 6
2021-11-16 | A68164 | 1 | 중탄소 | SMNCRMOB435H |  | Al 탈산 | B | 38 | 40 | 52000 | 73.45 | D | D | D |  | 1 | 1 |  | 1530 | 1545 | 6500 |  |  | 6500 | 66.15 | 12 | 98256 | 1604 |  | Y | 42 | 30 | [15 empty] | 103.45 | 12-10 | 150.99 | 0 | A |  | 1604 | 3 | 0.22 | 1565 | 1.26 | 70 | 19 | 260 | 4:20 | 20 | 20 | 56 | 0 |  | 0 |  | 300 | AR | 2021-11-17 03:45 | 2021-11-17 04:24 | 40 | 2021-11-17 03:44 | 41 |  |  |  |  | N |  |  |  | Y | [5 empty] | 74.62 | 32.07 | [20 empty] | 1.09 |  |  | 49.11 | 0 | A | [9 empty] | 839 | 27 | 0 | 39 | 0 | 139 | 0 | 689 | 0 | 298 | 0 | 0 | 0 | 35
2021-11-16 | B67587 | 2 | 저탄소 | SCR420HON |  | Al 탈산 | B | 29 | 26 | 52750 | 98.5 | D | D |  | D | 1 |  | 1 | 1555 | 1554 | 6800 |  |  | 6800 | 66.97 | 12 | 101532 | 1646 |  | Y | 38 | 33 |  |  | B67584 | 05 |  |  |  | 김규완 | 2 |  |  | Y |  | Y |  | 99.65 | 12-9 | 0 | 271.45 | A |  | 1633 | 1 | 0.32 | 1572 | 1.16 | 62 | 33 | 354 | 5:54 | 16 | 17 | 0 | 113 |  | 193.6 | 0 | 0 | N2 | 2021-11-17 04:11 | 2021-11-17 04:23 | 12 | 2021-11-17 03:54 | 28 |  |  |  |  | Y | [8 empty] | 3.5 | 0.02 | 40.56 | [23 empty] | 0.6 | 0.6 | A | [9 empty] | 923 | 696 | 0 | 37 | 0 | 201 | 0 | 498 | 0 | 206 | 0 | 0 | 57 | 0 |  |  | 6
2021-11-16 | B67588 | 2 | 저탄소 | SCR420HON |  | Al 탈산 | B | 32 | 49 | 52500 | 90.75 | D | D |  | D | 1 |  | 1 | 1555 | 1545 | 6800 |  |  | 6800 | 73.06 | 11 | 93071 | 1626 |  | Y | 40 | 34 |  |  | B67585 | 05 |  |  |  | 김규완 | 2 | [6 empty] | 106.1 | 12-10 | 0 | 170.76 | A |  | 1627 | 1 | 0.38 | 1569 | 1.41 | 59 | 33 | 274 | 4:34 | 16 | 17 | 0 | 114 | 280 | 210.04 | 0 | 0 | N2 | 2021-11-17 05:06 | 2021-11-17 05:19 | 13 | 2021-11-17 04:48 | 31 |  |  |  |  | Y | [8 empty] | 3.5 | 0 | 45.46 | [23 empty] | 0.61 | 0.61 | A | [9 empty] | 903 | 715 | 0 | 26 | 0 | 197 | 0 | 702 | 0 | 199 | 0 | 0 | 106 | 0 |  |  | 6
2021-11-16 | A68165 | 1 | 중탄소 | SMNCRMOB435H |  | Al 탈산 | B | 6 | 52 | 51400 | 77.4 | D | D | D |  | 1 | 1 |  | 1530 | 1529 | 6500 |  |  | 6500 | 56.7 | 14 | 114632 | 1615 |  | Y | 41 | 30 | [17 empty] | 163.95 | 0 | A |  | 1615 | 3 | 0.23 | 1566 | 1.36 | 71 | 23 | 259 | 4:19 | 20 | 20 | 57 | 0 |  | 0 |  | 300 | AR | 2021-11-17 05:03 | 2021-11-17 05:37 | 34 | 2021-11-17 05:02 | 35 |  |  |  |  | N |  |  |  | Y | [5 empty] | 74.81 | 65.8 | [20 empty] | 0.95 |  |  | 50.84 | 0 | A | [9 empty] | 782 | 11 | 0 | 25 | 0 | 157 | 0 | 743 | 0 | 399 | 0 | 0 | 53 | 8
2021-11-16 | B67589 | 2 | 저탄소 | SCR420HON |  | Al 탈산 | B | 30 | 76 | 49800 | 82.22 | D | D |  | D | 1 |  | 1 | 1555 | 1562 | 5700 |  |  | 5700 | 61.24 | 11 | 93071 | 1631 |  | Y | 35 | 30 |  |  | B67586 | 05 |  |  |  | 김규완 | 2 |  | Y |  |  | Y |  | 99.8 | 11-9 | 0 | 234.48 | A |  | 1622 | 1 | 0.34 | 1563 | 0 | 53 | 30 | 261 | 4:21 | 16 | 17 | 0 | 115 |  | 148.16 | 0 | 0 | N2 | 2021-11-17 06:03 | 2021-11-17 06:19 | 16 | 2021-11-17 05:47 | 31 |  |  |  |  | Y | [8 empty] | 4.5 | 0 | 29.63 | [23 empty] | 0.26 | 0.26 | A | [9 empty] | 573 | 902 | 0 | 20 | 0 | 196 | 0 | 707 | 0 | 205 | 0 | 0 | 102 | 0 |  |  | 4
2021-11-16 | A68166 | 1 | 중탄소 | SMNCRMOB435H | 잔강최소화전 | Al 탈산 | B | 11 | 10 | 54000 | 77.02 | D | D | B |  | 1 | 1 |  | 1530 | 1572 | 5400 |  |  | 5400 | 59.22 | 12 | 91188 | 1612 |  | Y | 38 | 25 | [15 empty] | 102.25 | 13-5 | 119.59 | 0 | A |  | 1612 | 3 | 0.23 | 1564 | 1.26 | 69 | 21 | 264 | 4:24 | 20 | 20 | 58 | 0 |  | 0 |  | 400 | AR | 2021-11-17 06:15 | 2021-11-17 06:47 | 32 | 2021-11-17 06:13 | 34 |  |  |  |  | N |  |  |  | Y | [5 empty] | 100.96 | 73.45 | [20 empty] | 1.02 |  |  | 0.15 | 0 | A | [9 empty] | 800 | 0 | 0 | 38 | 0 | 146 | 0 | 744 | 0 | 398 | 0 | 0 | 54 | 29
2021-11-16 | B67590 | 2 | 저탄소 | SCR420HON | TUNDISH교체전 | Al 탈산 | B | 33 | 68 | 49850 | 87.87 | D | B |  | B | 1 |  | 1 | 1555 | 1528 | 7100 |  |  | 7100 | 63.87 | 14 | 111162 | 1639 |  | Y | 38 | 34 |  |  | B67587 | 05 |  |  |  | 김규완 | 2 |  | Y |  |  |  |  | 107.15 | 12-7 | 0 | 258.3 | A |  | 1635 | 1 | 0.32 | 1579 | 1.3 | 69 | 43 | 363 | 6:03 | 16 | 17 | 0 | 116 |  | 90.02 | 0 | 0 | N2 | 2021-11-17 07:11 | 2021-11-17 07:19 | 8 | 2021-11-17 06:58 | 22 |  |  |  |  | Y | [8 empty] | 4.4 | 5.19 | 22.64 | [23 empty] | 0.27 | 0.27 | A | [9 empty] | 806 | 759 | 181 | 35 | 0 | 299 | 0 | 496 | 0 | 204 | 0 | 0 | 0 | 8 |  |  | 4
2021-11-17 | A68167 | 1 | 중탄소 | SM35C | 잔강최소화 | Al 탈산 | B | 1 | 51 | 52400 | 63.97 | B | B | B |  | 1 | 1 |  | 1530 | 1551 | 5700 |  |  | 5700 | 67.37 | 10 | 84610 | 1614 |  | Y | 35 | 30 | [7 empty] | 김형철 | 2 | [6 empty] | 100.6 | 12-4 | 3.78 | 179.95 | A |  | 1614 | 3 | 0.23 | 1602 | 0.44 | 101 | 14 | 272 | 4:32 | 13 | 13 | 59 | 0 |  | 0 |  | 400 | N2 | 2021-11-17 07:11 | 2021-11-17 07:57 | 63 | 2021-11-17 07:09 | 65 |  |  |  |  | N |  |  |  | Y | [5 empty] | 0 | 131.41 | [23 empty] | 0.07 | 0 | A | [9 empty] | 0 | 0 | 0 | 0 | 0 | 134 | 0 | 594 | 0 | 298 | 0 | 0 | 0 | 38 |  |  | 7
2021-11-17 | B67591 | 2 | 중탄소 | SCM440 | TUNDISH교체 | Al 탈산 | B | 29 | 27 | 53550 | 89.67 | B | B |  | B | 1 |  | 1 | 1540 | 1535 | 8000 |  |  | 8000 | 81.81 | 12 | 97793 | 1645 |  | Y | 43 | 39 | 출강온도 낮고 연주 물쫒겨 9탭 사용 |  | B67588 | 05 |  |  |  | 임승우 | 2 | [6 empty] | 105.75 | 13-5 | 1.62 | 202.27 | A |  | 1639 | 1 | 0.27 | 1581 | 1.37 | 85 | 44 | 268 | 4:28 | 15 | 20 | 0 | 117 | 100 | 76.5 | 0 | 0 | N2 | 2021-11-17 08:13 | 2021-11-17 08:44 | 31 | 2021-11-17 08:04 | 40 |  |  |  |  | N | [8 empty] | 3.8 | 0 | 22.83 | [16 empty] | 1.1 |  |  | 1.93 |  |  |  | 0.09 | 0.09 | A | [9 empty] | 1081 | 0 | 435 | 37 | 0 | 233 | 0 | 909 | 0 | 0 | 0 | 0 | 0 | 21 |  |  | 6 |  | 1
2021-11-17 | A68168 | 1 | 중탄소 | SM35C |  | Al 탈산 | B | 38 | 41 | 52800 | 99.73 | B | B | B |  | 1 | 1 |  | 1530 | 1615 | 3400 |  |  | 3400 | 33.49 | 12 | 101532 | 1600 |  | N | 62 | 22 | 워싱작업 | [6 empty] | 김형철 | 2 | [6 empty] | 99 | 12-5 | 0 | 120.62 | A |  | 1600 | 3 | 0.25 | 1566 | 0.94 | 65 | 27 | 325 | 5:25 | 13 | 14 | 60 | 0 |  | 0 |  | 500 | N2 | 2021-11-17 08:50 | 2021-11-17 09:19 | 29 | 2021-11-17 08:48 | 31 |  |  |  |  | N |  |  |  | Y | [5 empty] | 0 | 204.3 | [23 empty] | 4.34 | 0 | A | [9 empty] | 0 | 0 | 0 | 0 | 0 | 155 | 0 | 958 | 0 | 607 | 0 | 0 | 85 | 8 |  |  | 8
2021-11-17 | B67592 | 2 | 중탄소 | SCM440 |  | Al 탈산 | B | 32 | 50 | 52050 | 95.8 | B | B |  | B | 1 |  | 1 | 1540 | 1532 | 7200 |  |  | 7200 | 74.18 | 12 | 97056 | 1630 |  | Y | 46 | 38 |  |  | B67589 | 05 |  |  |  | 임승우 | 2 |  |  | Y |  |  |  | 102.35 | 12-6 | 0 | 200.82 | A |  | 1615 | 1 | 0.28 | 1558 | 1.24 | 62 | 37 | 304 | 5:04 | 15 | 16 | 0 | 118 |  | 55.24 | 0 | 0 | N2 | 2021-11-17 09:20 | 2021-11-17 09:49 | 29 | 2021-11-17 09:06 | 43 |  |  |  |  | N | [8 empty] | 4.1 | 0 | 17.44 | [20 empty] | 0.98 |  |  | 1.12 | 1.12 | A | [9 empty] | 1202 | 0 | 163 | 15 | 0 | 180 | 0 | 1016 | 0 | 302 | 0 | 0 | 0 | 21 |  |  | 4
2021-11-17 | A68169 | 1 | 중탄소 | SM35C |  | Al 탈산 | B | 6 | 53 | 52000 | 72.65 | B | B | B |  | 1 | 1 |  | 1530 | 1561 | 4200 |  |  | 4200 | 43.96 | 12 | 95542 | 1603 |  | Y | 34 | 24 | [7 empty] | 김형철 | 2 | [6 empty] | 96.95 | 11-10 | 0 | 134.92 | A |  | 1596 | 3 | 0.21 | 1564 | 0.86 | 63 | 17 | 260 | 4:20 | 15 | 15 | 61 | 0 |  | 0 |  | 500 | N2 | 2021-11-17 09:46 | 2021-11-17 10:20 | 34 | 2021-11-17 09:44 | 36 |  |  |  |  | N |  |  |  | Y | [5 empty] | 0 | 213.58 | [23 empty] | 0.01 | 0 | A | [9 empty] | 0 | 0 | 0 | 27 | 0 | 149 | 0 | 498 | 0 | 296 | 0 | 0 | 0 | 35
2021-11-17 | B67593 | 2 | 중탄소 | SCM440 |  | Al 탈산 | B | 30 | 77 | 49500 | 86.92 | B | B |  | B | 1 |  | 1 | 1540 | 1526 | 6900 |  |  | 6900 | 70.78 | 12 | 97480 | 1607 | 365 | N | 41 | 37 |  |  | B67590 | 05 |  |  |  | 임승우 | 2 |  | Y |  |  |  |  | 104.8 | 12-4 | 0 | 180.2 | A |  | 1602 | 1 | 0.26 | 1545 | 1.3 | 49 | 21 | 276 | 4:36 | 15 | 16 | 0 | 119 |  | 62.14 | 0 | 0 | N2 | 2021-11-17 10:23 | 2021-11-17 10:57 | 34 | 2021-11-17 10:10 | 47 |  |  |  |  | N | [8 empty] | 4.3 | 0 | 17.91 | [20 empty] | 0.95 |  |  | 0.73 | 0.73 | A | [9 empty] | 1186 | 0 | 154 | 19 | 0 | 190 | 0 | 801 | 0 | 0 | 0 | 0 | 0 | 21 |  |  | 4
2021-11-17 | A68170 | 1 | 중탄소 | SM35C |  | Al 탈산 | B | 11 | 11 | 53500 | 75.95 | B | B | B |  | 1 | 1 |  | 1530 | 1546 | 5400 |  |  | 5400 | 56.07 | 12 | 96316 | 1610 |  | Y | 41 | 30 | [7 empty] | 김형철 | 2 | [6 empty] | 98.25 | 13-1 | 0 | 147.46 | A |  | 1610 | 3 | 0.24 | 1572 | 1.12 | 71 | 25 | 296 | 4:56 | 15 | 15 | 62 | 0 |  | 0 |  | 500 | N2 | 2021-11-17 10:55 | 2021-11-17 11:25 | 31 | 2021-11-17 10:53 | 32 | [14 empty] | 0 | 193.24 | [23 empty] | 1.42 | 0 | A | [9 empty] | 0 | 0 | 0 | 26 | 0 | 127 | 0 | 497 | 0 | 299 | 0 | 0 | 0 | 54
2021-11-17 | B67594 | 2 | 중탄소 | SCM440 |  | Al 탈산 | B | 33 | 69 | 49800 | 88.4 | B | B |  | B | 1 |  | 1 | 1540 | 1511 | 7100 |  |  | 7100 | 75.44 | 12 | 94118 | 1624 |  | Y | 45 | 37 | [7 empty] | 임승우 | 2 | [6 empty] | 101.4 | 12-2 | 0.22 | 210.1 | A |  | 1597 | 1 | 0.26 | 1557 | 1.06 | 61 | 27 | 307 | 5:07 | 15 | 16 | 0 | 120 | 60 | 47.46 | 0 | 0 | N2 | 2021-11-17 11:31 | 2021-11-17 12:08 | 37 | 2021-11-17 11:22 | 47 |  |  |  |  | N | [8 empty] | 4.8 | 0 | 21.86 | [20 empty] | 0.97 |  |  | 0.06 | 0.06 | A | [9 empty] | 1250 | 0 | 0 | 11 | 0 | 198 | 0 | 763 | 0 | 0 | 0 | 0 | 0 | 5 |  |  | 3
2021-11-17 | A68171 | 1 | 중탄소 | SM35C |  | Al 탈산 | B | 29 | 28 | 52000 | 71.6 | B | B | B |  | 1 | 1 |  | 1530 | 1559 | 4300 |  |  | 4300 | 41.43 | 13 | 103786 | 1607 |  | Y | 34 | 25 | [7 empty] | 김형철 | 2 | [6 empty] | 103.15 | 13-2 | 0 | 160.6 | A |  | 1607 | 3 | 0.24 | 1579 | 0.76 | 78 | 34 | 292 | 4:52 | 15 | 15 | 63 | 0 |  | 0 |  | 500 | N2 | 2021-11-17 11:50 | 2021-11-17 12:29 | 39 | 2021-11-17 11:48 | 40 | [14 empty] | 0 | 209.86 | [23 empty] | 2.58 | 0 | A | [9 empty] | 0 | 0 | 0 | 0 | 0 | 137 | 0 | 498 | 0 | 296 | 0 | 0 | 0 | 36
2021-11-17 | B67595 | 2 | 중탄소 | SCM440 |  | Al 탈산 | B | 1 | 52 | 53300 | 84.98 | B | B |  | B | 1 |  | 1 | 1540 | 1557 | 6200 |  |  | 6200 | 40.83 | 19 | 151835 | 1619 |  | Y | 41 | 33 | [7 empty] | 임승우 | 2 | [6 empty] | 108 | 13-2 | 0 | 133.55 | A |  | 1604 | 1 | 0.3 | 1558 | 1.29 | 62 | 27 | 336 | 5:36 | 15 | 16 | 0 | 121 |  | 52.39 | 0 | 0 | N2 | 2021-11-17 12:43 | 2021-11-17 13:15 | 32 | 2021-11-17 12:33 | 42 |  |  |  |  | N | [8 empty] | 3.2 | 2.52 | 14.71 | [20 empty] | 1.76 |  |  | 0.16 | 0.16 | A | [9 empty] | 1293 | 0 | 219 | 13 | 0 | 214 | 0 | 809 | 0 | 0 | 0 | 0 | 58 | 10 |  |  | 2
2021-11-17 | A68172 | 1 | 중탄소 | SM35C |  | Al 탈산 | B | 38 | 42 | 52800 | 62.88 | B | B | B |  | 1 | 1 |  | 1530 | 1575 | 3900 |  |  | 3900 | 41.9 | 11 | 93071 | 1599 |  | Y | 33 | 23 | [7 empty] | 김형철 | 2 | [6 empty] | 103.55 | 12-9 | 0 | 144.7 | A |  | 1599 | 3 | 0.24 | 1581 | 0.62 | 80 | 29 | 267 | 4:27 | 13 | 13 | 64 | 0 |  | 0 |  | 500 | N2 | 2021-11-17 12:40 | 2021-11-17 13:33 | 53 | 2021-11-17 12:39 | 54 | [14 empty] | 0 | 163.95 | [23 empty] | 3.65 | 0 | A | [9 empty] | 0 | 0 | 164 | 0 | 0 | 151 | 0 | 499 | 0 | 298 | 0 | 0 | 0 | 35
2021-11-17 | B67596 | 2 | 중탄소 | SCM440HM2 |  | Al 탈산 | B | 32 | 51 | 52350 | 93.3 | B | B |  | B | 1 |  | 1 | 1540 | 1563 | 6200 |  |  | 6200 | 128.68 | 6 | 48180 | 1623 |  | Y | 39 | 33 | [7 empty] | 임승우 | 2 | [6 empty] | 104.55 | 12-8 | 136.27 | 0.09 | A |  | 1609 | 1 | 0.28 | 1552 | 1.21 | 59 | 29 | 287 | 4:47 | 18 | 18 | 0 | 122 |  | 27.97 | 0 | 0 | AR | 2021-11-17 14:00 | 2021-11-17 14:25 | 25 | 2021-11-17 13:43 | 42 |  |  |  |  | N | [8 empty] | 3.8 | 12.81 | 0 | [20 empty] | 2 |  |  | 0.38 | 0.38 | A | [9 empty] | 1623 | 0 | 0 | 27 | 0 | 272 | 0 | 1085 | 0 | 0 | 0 | 0 | 72 | 15
2021-11-17 | A68173 | 1 | 중탄소 | SM35C |  | Al 탈산 | B | 6 | 54 | 52100 | 73.05 | B | B | B |  | 1 | 1 |  | 1530 | 1542 | 4800 |  |  | 4800 | 31.52 | 18 | 152298 | 1604 |  | Y | 35 | 30 | [7 empty] | 김형철 | 2 | [6 empty] | 98.9 | 12-2 | 0 | 165.07 | A |  | 1604 | 3 | 0.23 | 1570 | 0.92 | 69 | 23 | 301 | 5:01 | 15 | 13 | 65 | 0 |  | 0 |  | 500 | N2 | 2021-11-17 13:49 | 2021-11-17 14:36 | 46 | 2021-11-17 13:47 | 48 |  |  |  |  | N |  |  |  | Y | [5 empty] | 0 | 209.77 | [23 empty] | 5.13 | 0 | A | [9 empty] | 0 | 0 | 668 | 34 | 0 | 127 | 0 | 498 | 0 | 295 | 0 | 0 | 0 | 35
2021-11-17 | B67597 | 2 | 중탄소 | SCM440HM2 |  | Al 탈산 | B | 30 | 78 | 49750 | 106.88 | B | C |  | C | 1 |  | 1 | 1540 | 1552 | 7000 |  |  | 7000 | 71.5 | 12 | 97896 | 1637 |  | Y | 42 | 37 | [7 empty] | 임승우 | 2 | [6 empty] | 102.05 | 12-1 | 254.21 | 0 | A |  | 1627 | 1 | 0.32 | 1547 | 1.5 | 54 | 26 | 359 | 5:59 | 18 | 20 | 0 | 123 |  | 52.69 | 0 | 0 | AR | 2021-11-17 15:14 | 2021-11-17 15:33 | 19 | 2021-11-17 14:49 | 44 |  |  |  |  | N | [8 empty] | 5 | 22.74 | 0 | [20 empty] | 0.88 |  |  | 0.44 | 0.44 | A | [9 empty] | 1448 | 0 | 0 | 33 | 0 | 251 | 0 | 957 | 0 | 0 | 0 | 0 | 53 | 34 |  |  | 2
2021-11-17 | A68174 | 1 | 중탄소 | SM35CM3 | 유사강종연연주 | Si 탈산 | B | 11 | 12 | 53600 | 69.97 | B | C | C |  | 1 | 1 |  | 1530 | 1550 | 4600 |  |  | 4600 | 90.61 | 6 | 50766 | 1614 |  | Y | 39 | 24 | [7 empty] | 김형철 | 2 | [6 empty] | 93.35 | 12-5 | 0 | 188.28 | A |  | 1604 | 3 | 0.25 | 1564 | 1.33 | 63 | 22 | 287 | 4:47 | 18 | 16 | 66 | 0 |  | 0 |  | 500 | N2 | 2021-11-17 15:03 | 2021-11-17 15:36 | 33 | 2021-11-17 15:02 | 35 |  |  |  |  | Y |  |  |  | Y | [5 empty] | 0 | 166.64 | [23 empty] | 13.87 | 0 | A | [9 empty] | 0 | 0 | 759 | 32 | 0 | 196 | 0 | 650 | 0 | 395 | 0 | 0 | 73 | 18
2021-11-17 | B67598 | 2 | 중탄소 | SCM440HM2 |  | Al 탈산 | B | 33 | 70 | 49850 | 89.87 | C | C |  | C | 1 |  | 1 | 1540 | 1593 | 6100 |  |  | 6100 | 64.45 | 11 | 94644 | 1636 |  | Y | 41 | 33 | [7 empty] | 추창도 | 2 |  |  |  |  | Y |  | 101.45 | 12-2 | 183.59 | 0 | A |  | 1621 | 1 | 0.36 | 1559 | 1.43 | 66 | 29 | 267 | 4:27 | 18 | 20 | 0 | 124 |  | 48.71 | 0 | 0 | AR | 2021-11-17 16:01 | 2021-11-17 16:41 | 40 | 2021-11-17 15:51 | 50 | [14 empty] | 15.76 | 0 | [20 empty] | 0.69 |  |  | 0.2 | 0.2 | A | [9 empty] | 1541 | 0 | 108 | 151 | 0 | 220 | 0 | 502 | 0 | 358 | 0 | 0 | 0 | 10
2021-11-17 | A68175 | 1 | 중탄소 | SM35CM3 | TUNDISH교체전 | Si 탈산 | B | 29 | 29 | 51700 | 62.12 | C | C | C |  | 1 | 1 |  | 1530 | 1531 | 5800 |  |  | 5800 | 64.52 | 12 | 89889 | 1607 |  | Y | 37 | 29 | [7 empty] | 이호남 | 2 |  |  |  |  | Y |  | 107.3 | 13-6 | 0 | 175.42 | A |  | 1610 | 3 | 0.26 | 1576 | 1.42 | 75 | 28 | 285 | 4:45 | 16 | 16 | 67 | 0 |  | 0 |  | 500 | N2 | 2021-11-17 16:06 | 2021-11-17 16:38 | 32 | 2021-11-17 16:05 | 33 |  |  |  |  | Y |  |  |  | Y | [5 empty] | 0 | 132.32 | [23 empty] | 18.34 | 0 | A | [9 empty] | 0 | 0 | 852 | 36 | 0 | 146 | 0 | 717 | 0 | 449 | 0 | 0 | 96 | 30
2021-11-17 | B67599 | 2 | 중탄소 | SCM440HM2 | 잔강최소화전 | Al 탈산 | B | 1 | 53 | 53050 | 98.62 | C | C |  | C | 1 |  | 1 | 1540 | 1523 | 7300 |  |  | 7300 | 69.29 | 13 | 105354 | 1633 | 364 | Y | 44 | 37 | [7 empty] | 추창도 | 2 |  |  |  |  | Y |  | 94.75 | 11-8 | 244.03 | 0 | A |  | 1620 | 1 | 0.34 | 1555 | 0 | 62 | 33 | 383 | 6:23 | 18 | 18 | 0 | 125 |  | 50.87 | 0 | 0 | AR | 2021-11-17 17:28 | 2021-11-17 17:48 | 20 | 2021-11-17 17:15 | 33 | [14 empty] | 17.02 | 0 | [20 empty] | 0.86 |  |  | 0.17 | 0.17 | A | [9 empty] | 1237 | 0 | 126 | 0 | 0 | 269 | 0 | 958 | 0 | 416 | 0 | 0 | 117 | 36
2021-11-17 | A68176 | 1 | 고탄소 | P-AE1055LSM | TUNDISH교체 | Al 탈산 | B | 38 | 43 | 51900 | 85.65 | C | C | C |  | 1 | 1 |  | 1520 | 1556 | 6100 |  |  | 6100 | 72.1 | 10 | 84610 | 1615 |  | Y | 45 | 35 | [7 empty] | 이호남 | 2 | [6 empty] | 102.2 | 12-8 | 0 | 156.19 | A |  | 1616 | 3 | 0.22 | 1568 | 1.2 | 84 | 35 | 364 | 6:04 | 25 | 25 | 68 | 0 |  | 0 |  | 500 | N2 | 2021-11-17 17:34 | 2021-11-17 18:11 | 37 | 2021-11-17 17:33 | 38 |  |  |  |  | Y |  |  |  | Y | [5 empty] | 0 | 196.69 | [19 empty] | 1.95 |  |  |  | 21.74 | 0 | A |  |  | 7.033 | 25.896 | 56.542 | 0.298 | 8.039 | 2.183 | 1862.73 | 63 | 0 | 815 | 29 | 0 | 127 | 0 | 869 | 0 | 651 | 0 | 0 | 170 | 15 |  |  |  |  | 1
2021-11-17 | B67600 | 2 | 중탄소 | 40CRSI4 | 잔강최소화 | Al 탈산 | B | 32 | 52 | 52550 | 97.05 | C | C |  | C | 1 |  | 1 | 1540 | 1589 | 7000 |  |  | 7000 | 71.79 | 12 | 97508 | 1638 |  | Y | 44 | 37 | [7 empty] | 추창도 | 2 |  |  |  |  | Y |  | 110.65 | 13-4 | 221.62 | 0 | A |  | 1628 | 1 | 0.37 | 1566 | 1.41 | 76 | 38 | 357 | 5:57 | 18 | 19 | 0 | 126 |  | 30.03 | 0 | 0 | AR | 2021-11-17 18:38 | 2021-11-17 19:02 | 24 | 2021-11-17 18:24 | 38 |  |  |  |  | N | [8 empty] | 3 | 10.94 | 0 | [20 empty] | 2.15 |  |  | 0.14 | 0.14 | A | [9 empty] | 1917 | 0 | 259 | 41 | 0 | 150 | 0 | 607 | 0 | 357 | 0 | 0 | 50 | 60 |  |  | 4
2021-11-17 | A68177 | 1 | 고탄소 | P-AE1055LSM |  | Al 탈산 | B | 6 | 55 | 51800 | 73.95 | C | C | C |  | 1 | 1 |  | 1520 | 1551 | 4800 |  |  | 4800 | 47.28 | 12 | 101532 | 1594 |  | Y | 42 | 28 | [7 empty] | 이호남 | 2 | [6 empty] | 106.4 | 12-9 | 0 | 237.37 | A |  | 1594 | 3 | 0.21 | 1551 | 1.34 | 67 | 25 | 343 | 5:43 | 25 | 25 | 69 | 0 |  | 0 |  | 400 | N2 | 2021-11-17 18:29 | 2021-11-17 19:12 | 42 | 2021-11-17 18:29 | 43 |  |  |  |  | Y |  |  |  | Y | [5 empty] | 0 | 154.1 | [23 empty] | 32.16 | 0 | A |  |  | 5.274 | 27.892 | 56.372 | 0.164 | 10.688 | 2.021 | 1888.12 | 91 | 0 | 874 | 30 | 0 | 168 | 0 | 715 | 0 | 553 | 0 | 0 | 96 | 11
2021-11-17 | B67601 | 2 | 중탄소 | 40CRSI4 |  | Al 탈산 | B | 30 | 79 | 49500 | 103.87 | C | C |  | C | 1 |  | 1 | 1540 | 1541 | 7500 |  |  | 7500 | 75.5 | 12 | 99343 | 1626 |  | Y | 41 | 38 | [7 empty] | 추창도 | 2 |  |  |  |  | Y |  | 100.7 | 11-9 | 182.3 | 0 | A |  | 1619 | 1 | 0.34 | 1552 | 0 | 62 | 33 | 260 | 4:20 | 18 | 20 | 0 | 127 |  | 39.88 | 0 | 0 | AR | 2021-11-17 19:42 | 2021-11-17 20:11 | 29 | 2021-11-17 19:23 | 48 |  |  |  |  | N | [8 empty] | 4.8 | 13.04 | 0 | [20 empty] | 0.61 |  |  | 0.79 | 0.79 | A | [9 empty] | 1846 | 0 | 0 | 21 | 0 | 151 | 0 | 600 | 0 | 412 | 0 | 0 | 53 | 10 |  |  | 3
2021-11-17 | A68178 | 1 | 고탄소 | P-AE1055LSM |  | Al 탈산 | B | 11 | 13 | 53900 | 72.87 | C | C | C |  | 1 | 1 |  | 1520 | 1572 | 3600 |  |  | 3600 | 42.55 | 10 | 84610 | 1599 |  | Y | 40 | 21 | [7 empty] | 이호남 | 2 | [6 empty] | 93.7 | 12-5 | 0.01 | 168.53 | A |  | 1599 | 3 | 0.21 | 1552 | 1.47 | 68 | 19 | 295 | 4:55 | 25 | 25 | 70 | 0 |  | 0 |  | 300 | N2 | 2021-11-17 19:30 | 2021-11-17 20:18 | 48 | 2021-11-17 19:29 | 50 |  |  |  |  | Y |  |  |  | Y | [5 empty] | 0 | 118.41 | [23 empty] | 35.44 | 0 | A |  |  | 5.789 | 28.491 | 54.218 | 0.225 | 9.365 | 1.902 | 1727.4 | 0 | 0 | 677 | 0 | 0 | 156 | 0 | 715 | 0 | 552 | 0 | 0 | 96 | 30
2021-11-17 | B67602 | 2 | 중탄소 | 40CRSI4 |  | Al 탈산 | B | 33 | 71 | 49750 | 98.9 | C | C |  | C | 1 |  | 1 | 1540 | 1543 | 7400 |  |  | 7400 | 76.14 | 12 | 97188 | 1622 |  | Y | 41 | 37 | [7 empty] | 추창도 | 2 |  |  |  |  | Y |  | 103.75 | 12-4 | 169.4 | 0 | A |  | 1618 | 1 | 0.35 | 1554 | 1.44 | 64 | 29 | 354 | 5:54 | 18 | 19 | 0 | 128 | 40 | 46.61 | 0 | 0 | AR | 2021-11-17 20:42 | 2021-11-17 21:19 | 37 | 2021-11-17 20:23 | 56 | [14 empty] | 14.47 | 0 | [20 empty] | 0.84 |  |  | 0.68 | 0.68 | A | [9 empty] | 1891 | 0 | 214 | 37 | 0 | 175 | 0 | 453 | 0 | 419 | 0 | 0 | 0 | 5 |  |  | 4
2021-11-17 | A68179 | 1 | 고탄소 | P-AE1055LSM |  | Al 탈산 | B | 29 | 30 | 52200 | 83.12 | C | C | C |  | 1 | 1 |  | 1520 | 1590 | 3700 |  |  | 3700 | 43.73 | 10 | 84610 | 1590 | 360 | Y | 40 | 27 | [7 empty] | 이호남 | 2 |  |  | Y |  |  |  | 102.5 | 13-1 | 5.7 | 183.1 | A |  | 1587 | 3 | 0.21 | 1552 | 0.83 | 68 | 27 | 411 | 6:51 | 25 | 25 | 71 | 0 |  | 0 |  | 350 | N2 | 2021-11-17 20:43 | 2021-11-17 21:15 | 32 | 2021-11-17 20:42 | 33 |  |  |  |  | Y |  |  |  | Y | [5 empty] | 0 | 182.98 | [23 empty] | 38.78 | 0 | B |  |  | 6.204 | 26.797 | 55.6 | 0.212 | 8.961 | 2.074 | 1875.75 | 0 | 0 | 623 | 49 | 0 | 186 | 0 | 915 | 0 | 671 | 0 | 0 | 156 | 6
2021-11-17 | B67603 | 2 | 중탄소 | 40CRSI4 | TUNDISH교체전 | Al 탈산 | B | 1 | 54 | 53350 | 91.7 | C | C |  | C | 1 |  | 1 | 1540 | 1551 | 6700 |  |  | 6700 | 65.03 | 14 | 103030 | 1615 |  | Y | 43 | 38 | [7 empty] | 추창도 | 2 |  |  |  |  | Y |  | 101.35 | 12-5 | 190.22 | 0 | A |  | 1610 | 1 | 0.31 | 1555 | 1.31 | 65 | 28 | 239 | 3:59 | 18 | 19 | 0 | 129 |  | 49.38 | 0 | 0 | AR | 2021-11-17 21:47 | 2021-11-17 22:27 | 40 | 2021-11-17 21:36 | 51 |  |  |  |  | N | [8 empty] | 4 | 13.4 | 0 | [20 empty] | 0.99 |  |  | 0.04 | 0.04 | A | [9 empty] | 1772 | 0 | 0 | 37 | 0 | 141 | 0 | 404 | 0 | 412 | 0 | 0 | 0 | 0 |  |  | 6
2021-11-17 | A68180 | 1 | 고탄소 | P-AE1055LSM |  | Al 탈산 | B | 38 | 44 | 52200 | 77.57 | C | C | C |  | 1 | 1 |  | 1520 | 1563 | 3900 |  |  | 3900 | 38.41 | 12 | 101532 | 1586 |  | Y | 40 | 28 | [7 empty] | 이호남 | 2 | [6 empty] | 102.3 | 12-8 | 0 | 199.61 | A |  | 1584 | 3 | 0.21 | 1549 | 0.95 | 65 | 26 | 313 | 5:13 | 25 | 25 | 72 | 0 |  | 0 |  | 400 | N2 | 2021-11-17 21:51 | 2021-11-17 22:19 | 28 | 2021-11-17 21:50 | 29 |  |  |  |  | Y |  |  |  | Y | [5 empty] | 0 | 172.86 | [23 empty] | 41.1 | 0 | A |  |  | 4.747 | 28.983 | 54.043 | 0.208 | 11.384 | 1.864 | 1844.26 | 33 | 0 | 574 | 29 | 0 | 204 | 0 | 645 | 0 | 399 | 0 | 0 | 63 | 0
2021-11-17 | B67604 | 2 | 중탄소 | AE15B34M | TUNDISH교체 | Si 탈산 | B | 32 | 53 | 52150 | 91.38 | C | C |  | A | 1 |  | 1 | 1540 | 1564 | 7100 |  |  | 7100 | 72.38 | 12 | 98100 | 1670 |  | Y | 40 | 38 | [7 empty] | 추창도 | 2 |  |  |  |  | Y |  | 103.15 | 12-7 | 194.76 | 0 | A |  | 1654 | 1 | 0.36 | 1586 | 1.49 | 89 | 36 | 206 | 3:26 | 15 | 21 | 0 | 130 |  | 42.92 | 0 | 0 | AR | 2021-11-17 22:50 | 2021-11-18 | 70 | 2021-11-17 22:37 | 83 |  |  |  |  | N | [8 empty] | 5 | 13.26 | 0 | [16 empty] | 0.7 |  |  | 1.76 |  |  |  | 0.21 | 0.21 | A | [9 empty] | 144 | 0 | 0 | 71 | 0 | 221 | 0 | 549 | 0 | 204 | 0 | 0 | 48 | 22 |  |  | 9 |  | 1
2021-11-17 | A68181 | 1 | 고탄소 | AE1055LS |  | Al 탈산 | B | 6 | 56 | 51700 | 72.57 | C | A | A |  | 1 | 1 |  | 1520 | 1560 | 3800 |  |  | 3800 | 37.43 | 12 | 101520 | 1592 |  | Y | 42 | 21 | [7 empty] | 이호남 | 2 | [6 empty] | 107.8 | 13-1 | 0.01 | 136.93 | A |  | 1592 | 3 | 0.21 | 1547 | 1.32 | 63 | 25 | 313 | 5:13 | 25 | 25 | 73 | 0 |  | 0 |  | 400 | N2 | 2021-11-17 22:51 | 2021-11-17 23:22 | 30 | 2021-11-17 22:51 | 31 |  |  |  |  | Y |  |  |  | Y | [5 empty] | 0 | 153.03 | [23 empty] | 42.44 | 0 | A | [9 empty] | 0 | 0 | 731 | 22 | 0 | 200 | 0 | 595 | 0 | 400 | 0 | 0 | 125 | 22
2021-11-17 | A68182 | 1 | 고탄소 | AE1055LS |  | Al 탈산 | B | 11 | 14 | 53600 | 78.53 | A | A | A |  | 1 | 1 |  | 1520 | 1588 | 3800 |  |  | 3800 | 44.92 | 10 | 84600 | 1595 |  | Y | 40 | 21 | [7 empty] | 조관훈 | 2 |  | Y |  |  |  |  | 100.45 | 13-2 | 2.57 | 45.35 | A |  | 1595 | 3 | 0.2 | 1551 | 1.1 | 67 | 28 | 270 | 4:30 | 25 | 26 | 74 | 0 |  | 0 |  | 600 | N2 | 2021-11-18 | 2021-11-18 00:24 | 24 | 2021-11-17 23:59 | 25 |  |  |  |  | Y |  |  |  | Y | [5 empty] | 0 | 188.53 | [23 empty] | 43.95 | 0 | A | [9 empty] | 34 | 0 | 747 | 0 | 0 | 200 | 0 | 696 | 0 | 547 | 0 | 0 | 155 | 36
2021-11-17 | B67605 | 2 | 중탄소 | AE15B34M |  | Si 탈산 | B | 30 | 80 | 49650 | 101.28 | A | A |  | A | 1 |  | 1 | 1540 | 1523 | 8000 |  |  | 8000 | 81.55 | 12 | 98100 | 1627 |  | Y | 48 | 44 | [7 empty] | 임현진 | 2 |  |  |  |  | Y |  | 98.65 | 11-7 | 183.36 | 0 | A |  | 1630 | 1 | 0.29 | 1566 | 1.81 | 69 | 35 | 204 | 3:24 | 15 | 16 | 0 | 131 |  | 27.94 | 0 | 0 | AR | 2021-11-18 00:27 | 2021-11-18 01:07 | 40 | 2021-11-18 00:09 | 58 |  |  |  |  | N | [8 empty] | 5 | 8.63 | 0 | [23 empty] | 0.22 | 0.22 | B | [9 empty] | 179 | 0 | 276 | 17 | 0 | 236 | 0 | 600 | 0 | 207 | 0 | 0 | 0 | 5 |  |  | 6
2021-11-17 | A68183 | 1 | 고탄소 | AE1055LS |  | Al 탈산 | B | 29 | 31 | 52000 | 77.65 | A | A | A |  | 1 | 1 |  | 1520 | 1526 | 5500 |  |  | 5500 | 54.18 | 12 | 101520 | 1587 |  | Y | 40 | 31 |  |  | A68180 |  |  |  |  | 조관훈 | 2 |  | Y |  |  |  |  | 105.1 | 13-3 | 0 | 226.86 | A |  | 1587 | 3 | 0.21 | 1552 | 0.97 | 68 | 29 | 309 | 5:09 | 25 | 26 | 75 | 0 |  | 0 |  | 500 | N2 | 2021-11-18 00:55 | 2021-11-18 01:21 | 26 | 2021-11-18 00:53 | 28 |  |  |  |  | Y |  |  |  | Y | [5 empty] | 0 | 188.49 | [23 empty] | 0 | 0.03 | A | [9 empty] | 0 | 0 | 735 | 7 | 0 | 152 | 0 | 960 | 0 | 691 | 0 | 0 | 185 | 37
2021-11-17 | B67606 | 2 | 중탄소 | AE15B34M |  | Si 탈산 | B | 33 | 72 | 49750 | 76.25 | A | A |  | A | 1 |  | 1 | 1540 | 1554 | 5900 |  |  | 5900 | 60.14 | 12 | 98100 | 1619 |  | Y | 31 | 30 | [7 empty] | 임현진 | 2 |  |  |  |  | Y |  | 104.05 | 12-4 | 195.14 | 0 | A |  | 1612 | 1 | 0.32 | 1562 | 1.3 | 65 | 30 | 231 | 3:51 | 15 | 16 | 0 | 132 |  | 26.09 | 0 | 0 | AR | 2021-11-18 01:39 | 2021-11-18 02:10 | 31 | 2021-11-18 01:27 | 43 |  |  |  |  | N | [8 empty] | 5 | 7.98 | 0 | [23 empty] | 0.35 | 0.35 | A | [9 empty] | 213 | 0 | 212 | 0 | 0 | 262 | 0 | 500 | 0 | 204 | 0 | 0 | 0 | 0 |  |  | 6
2021-11-17 | A68184 | 1 | 고탄소 | AE1055LS |  | Al 탈산 | B | 38 | 45 | 51800 | 80.45 | A | A | A |  | 1 | 1 |  | 1520 | 1546 | 5000 |  |  | 5000 | 49.25 | 12 | 101520 | 1586 |  | Y | 41 | 27 |  |  | A68181 |  |  |  |  | 조관훈 | 2 |  | Y |  |  |  |  | 104.65 | 12-10 | 0.01 | 239.53 | A |  | 1586 | 3 | 0.21 | 1548 | 1.03 | 64 | 25 | 270 | 4:30 | 25 | 26 | 76 | 0 |  | 0 |  | 500 | N2 | 2021-11-18 02:01 | 2021-11-18 02:31 | 30 | 2021-11-18 01:59 | 32 |  |  |  |  | Y |  |  |  | Y | [5 empty] | 0 | 207.41 | [23 empty] | 0 | 0.03 | A | [9 empty] | 48 | 0 | 826 | 0 | 0 | 188 | 0 | 592 | 0 | 466 | 0 | 0 | 146 | 19
2021-11-17 | B67607 | 2 | 중탄소 | AE15B34M |  | Si 탈산 | B | 1 | 55 | 53700 | 80.25 | A | A |  | A | 1 |  | 1 | 1540 | 1561 | 5400 |  |  | 5400 | 55.05 | 12 | 98100 | 1625 |  | Y | 41 | 29 | [7 empty] | 임현진 | 2 |  |  |  |  | Y |  | 97.2 | 11-10 | 181.09 | 0 | A |  | 1611 | 1 | 0.32 | 1560 | 1.57 | 63 | 27 | 251 | 4:11 | 15 | 16 | 0 | 133 | 27 | 29.59 | 0 | 0 | AR | 2021-11-18 02:43 | 2021-11-18 03:16 | 33 | 2021-11-18 02:31 | 45 |  |  |  |  | N | [8 empty] | 4.5 | 8.19 | 0 | [23 empty] | 0.41 | 0.41 | A | [9 empty] | 174 | 0 | 415 | 23 | 0 | 243 | 0 | 502 | 0 | 201 | 0 | 0 | 29 | 10 |  |  | 6
2021-11-17 | A68185 | 1 | 고탄소 | AE1055LS |  | Al 탈산 | B | 6 | 57 | 51600 | 77.12 | A | A | A |  | 1 | 1 |  | 1520 | 1538 | 5300 |  |  | 5300 | 52.21 | 12 | 101520 | 1586 |  | Y | 40 | 30 |  |  | A68182 |  |  |  |  | 조관훈 | 2 |  | Y |  |  |  |  | 100.1 | 12-3 | 0.06 | 12.19 | A |  | 1586 | 3 | 0.21 | 1552 | 1 | 68 | 25 | 274 | 4:34 | 25 | 25 | 77 | 0 |  | 0 |  | 500 | N2 | 2021-11-18 03:06 | 2021-11-18 03:41 | 35 | 2021-11-18 03:04 | 37 |  |  |  |  | Y |  |  |  | Y | [5 empty] | 0 | 189.77 | [23 empty] | 0 | 0.03 | A | [9 empty] | 0 | 0 | 567 | 0 | 0 | 178 | 0 | 692 | 0 | 544 | 0 | 0 | 240 | 32
2021-11-17 | B67608 | 2 | 중탄소 | AE15B34M |  | Si 탈산 | B | 32 | 54 | 51750 | 82.78 | A | A |  | A | 1 |  | 1 | 1540 | 1558 | 6100 |  |  | 6100 | 62.18 | 12 | 98100 | 1635 |  | Y | 40 | 32 | [7 empty] | 임현진 | 2 |  |  |  |  | Y |  | 102.65 | 12-6 | 172.1 | 0 | A |  | 1623 | 1 | 0.34 | 1568 | 1.5 | 71 | 34 | 284 | 4:44 | 15 | 16 | 0 | 134 |  | 28.53 | 0 | 0 | AR | 2021-11-18 03:44 | 2021-11-18 04:21 | 37 | 2021-11-18 03:33 | 49 |  |  |  |  | N | [8 empty] | 5 | 10.98 | 0 | [23 empty] | 0.25 | 0.25 | A | [9 empty] | 210 | 0 | 207 | 0 | 0 | 241 | 0 | 596 | 0 | 206 | 0 | 0 | 0 | 3 |  |  | 6
2021-11-17 | A68186 | 1 | 고탄소 | AE1055LS |  | Al 탈산 | B | 11 | 15 | 53100 | 83.08 | A | A | A |  | 1 | 1 |  | 1520 | 1542 | 5700 |  |  | 5700 | 67.38 | 10 | 84600 | 1584 |  | Y | 40 | 32 |  |  | A68183 |  |  |  |  | 조관훈 | 2 |  | Y |  |  |  |  | 95.25 | 12-6 | 0.02 | 63.32 | A |  | 1584 | 3 | 0.21 | 1546 | 0.95 | 62 | 23 | 288 | 4:48 | 25 | 25 | 78 | 0 |  | 0 |  | 400 | N2 | 2021-11-18 04:27 | 2021-11-18 04:47 | 20 | 2021-11-18 04:25 | 23 |  |  |  |  | Y |  |  |  | Y | [5 empty] | 0 | 225.87 | [23 empty] | 0 | 0.02 | A | [9 empty] | 23 | 0 | 706 | 6 | 0 | 127 | 0 | 845 | 0 | 646 | 0 | 0 | 213 | 0
2021-11-17 | B67609 | 2 | 중탄소 | AE15B34M | 연주종료 | Si 탈산 | B | 30 | 81 | 49650 | 89.98 | A | A |  | A | 1 |  | 1 | 1540 | 1519 | 7000 |  |  | 7000 | 78.38 | 12 | 89304 | 1627 | 363 | Y | 42 | 37 | [7 empty] | 임현진 | 2 |  |  |  |  | Y |  | 97.55 | 11-6 | 194.49 | 0 | A |  | 1623 | 1 | 0.31 | 1566 | 1.37 | 69 | 36 | 225 | 3:45 | 15 | 15 | 0 | 135 |  | 33.81 | 0 | 0 | AR | 2021-11-18 05:01 | 2021-11-18 05:26 | 25 | 2021-11-18 04:48 | 38 |  |  |  |  | N | [8 empty] | 5 | 8.52 | 0 | [23 empty] | 0.23 | 0.23 | A | [9 empty] | 130 | 0 | 161 | 0 | 0 | 240 | 0 | 501 | 0 | 201 | 0 | 0 | 54 | 15 |  |  | 6
2021-11-17 | A68187 | 1 | 고탄소 | AE1055LS |  | Al 탈산 | B | 29 | 32 | 52000 | 76.63 | A | A | A |  | 1 | 1 |  | 1520 | 1573 | 4200 |  |  | 4200 | 41.37 | 12 | 101520 | 1584 | 352 | Y | 40 | 23 |  |  | A68184 |  |  |  |  | 조관훈 | 2 | [6 empty] | 109 | 13-7 | 0.01 | 130.47 | A |  | 1584 | 3 | 0.22 | 1553 | 0.89 | 69 | 27 | 316 | 5:16 | 25 | 26 | 79 | 0 |  | 0 |  | 400 | N2 | 2021-11-18 05:20 | 2021-11-18 05:48 | 28 | 2021-11-18 05:18 | 30 |  |  |  |  | Y |  |  |  | Y | [5 empty] | 0 | 160.85 | [23 empty] | 0 | 0.05 | A | [9 empty] | 19 | 0 | 865 | 26 | 0 | 201 | 0 | 594 | 0 | 493 | 0 | 0 | 76 | 46
2021-11-17 | B67610 | 2 | 중탄소 | SNCM8I |  | Al 탈산 | I | 33 | 73 | 49700 | 105.55 | A | A |  | B | 1 |  | 1 | 1560 | 1536 | 8700 |  |  | 8700 | 95.08 | 11 | 91500 | 1657 |  | INGOT | 47 | 43 | [7 empty] | 임현진 | [5 empty] | Y |  | 100.3 | 11-10 | 236.69 | 0 | A |  | 1659 | 1 | 0.37 | 1575 | 1.73 | 86 |  | 321 | 5:21 | 20 | 27 | 0 | 136 |  | 80.69 | 0 | 0 | AR | 2021-11-18 06:17 |  | 23 | 2021-11-18 06:06 | [5 empty] | Y | [8 empty] | 5 | 31.63 | 0 | [16 empty] | 0.8 |  | 0.9 |  |  |  |  | 0.03 | 0.03 | A | [9 empty] | 747 | 0 | 185 | 27 | 0 | 259 | 0 | 649 | 0 | 206 | 0 | 0 | 0 | 13
2021-11-17 | A68188 | 1 | 고탄소 | AE1055LS |  | Al 탈산 | B | 38 | 46 | 52100 | 81.43 | A | A | B |  | 1 | 1 |  | 1520 | 1570 | 3800 |  |  | 3800 | 37.43 | 12 | 101520 | 1579 |  | Y | 41 | 22 |  |  | A68185 |  |  |  |  | 조관훈 | 2 |  | Y |  |  |  |  | 112.3 | 13-7 | 0.01 | 153.78 | A |  | 1579 | 3 | 0.19 | 1541 | 0.9 | 57 | 24 | 407 | 6:47 | 25 | 25 | 80 | 0 |  | 0 |  | 550 | N2 | 2021-11-18 06:30 | 2021-11-18 06:51 | 21 | 2021-11-18 06:29 | 22 |  |  |  |  | Y |  |  |  | Y | [5 empty] | 0 | 250.19 | [23 empty] | 0 | 1.55 | A | [9 empty] | 0 | 0 | 794 | 51 | 0 | 190 | 0 | 496 | 0 | 399 | 0 | 0 | 78 | 29
2021-11-17 | B67611 | 2 | 중탄소 | SCM440I |  | Al 탈산 | I | 1 | 56 | 53500 | 102.52 | A | B |  | B | 1 |  | 1 | 1560 | 1572 | 6600 |  |  | 6600 | 75 | 22 | 88000 | 1655 |  | INGOT | 42 | 37 | [7 empty] | 임현진 | [7 empty] | 99.4 | 12-2 | 242.91 | 0 | A |  | 1637 | 1 | 0.35 | 1577 | 1.3 | 82 |  | 258 | 4:18 | 20 | 21 | 0 | 137 |  | 112.49 | 0 | 0 | AR | 2021-11-18 07:20 |  | 17 | 2021-11-18 07:03 | [5 empty] | Y | [8 empty] | 4.3 | 31.32 | 0 | [16 empty] | 0.7 |  | 1.1 |  |  |  |  | 0.05 | 0.05 | A | [9 empty] | 1308 | 0 | 166 | 23 | 0 | 98 | 0 | 602 | 0 | 209 | 0 | 0 | 0 | 0
2021-11-18 | A68189 | 1 | 고탄소 | AE1055LS |  | Al 탈산 | B | 6 | 58 | 51400 | 77.13 | B | B | B |  | 1 | 1 |  | 1520 | 1550 | 4500 |  |  | 4500 | 44.33 | 12 | 101520 | 1596 |  | Y | 42 | 27 | [7 empty] | 김형철 | 2 |  | Y |  |  |  |  | 96.05 | 11-9 | 0 | 231.86 | A |  | 1596 | 3 | 0.2 | 1553 | 1.05 | 69 | 27 | 295 | 4:55 | 25 | 25 | 81 | 0 |  | 0 |  | 550 | N2 | 2021-11-18 07:24 | 2021-11-18 07:52 | 28 | 2021-11-18 07:22 | 30 |  |  |  |  | Y |  |  |  | Y | [5 empty] | 0 | 250.1 | [23 empty] | 0 | 0.01 | A | [9 empty] | 37 | 0 | 798 | 9 | 0 | 194 | 0 | 498 | 0 | 397 | 0 | 0 | 0 | 22
2021-11-18 | B67612 | 2 | 중탄소 | SACM1MI2 |  | Al 탈산 | I | 32 | 55 | 52250 | 104 | B | B |  | B | 1 |  | 1 | 1560 | 1579 | 7700 |  |  | 7700 | 82.35 | 11 | 93500 | 1656 |  | INGOT | 51 | 40 | [7 empty] | 임승우 | [7 empty] | 102.45 | 12-6 | 178.54 | 0 | A |  | 1659 | 1 | 0.41 | 1592 | 1.51 | 101 |  | 382 | 6:22 | 20 | 22 | 0 | 138 |  | 67.16 | 0 | 0 | AR | 2021-11-18 08:25 |  | 27 | 2021-11-18 08:12 | [5 empty] | Y | [8 empty] | 4.3 | 20.91 | 0 | [16 empty] | 1.3 |  | 1.2 |  |  |  |  | 0.11 | 0.11 | A | [9 empty] | 2171 | 0 | 0 | 25 | 0 | 1692 | 0 | 658 | 0 | 0 | 0 | 0 | 0 | 10
2021-11-18 | A68190 | 1 | 고탄소 | AE1055LS | TUNDISH교체전 | Al 탈산 | B | 11 | 16 | 52900 | 86.4 | B | B | B |  | 1 | 1 |  | 1520 | 1568 | 4200 |  |  | 4200 | 51.18 | 10 | 82069 | 1588 |  | Y | 40 | 24 | [7 empty] | 박재승 | 2 |  | Y |  |  |  |  | 100.75 | 13-2 | 0 | 11.01 | A |  | 1588 | 3 | 0.2 | 1552 | 0.77 | 68 | 32 | 324 | 5:24 | 25 | 25 | 82 | 0 |  | 0 |  | 550 | N2 | 2021-11-18 08:31 | 2021-11-18 08:48 | 17 | 2021-11-18 08:29 | 19 |  |  |  |  | Y |  |  |  | Y | [5 empty] | 0 | 285.43 | [23 empty] | 0 | 1.46 | A | [9 empty] | 23 | 0 | 807 | 20 | 0 | 158 | 0 | 498 | 0 | 399 | 0 | 0 | 0 | 29
2021-11-18 | B67613 | 2 | 저탄소 | SCM420C2 |  | Al 탈산 | I | 33 | 74 | 49950 | 126.32 | B | B |  | B | 1 |  | 1 | 1560 | 1611 | 5900 |  |  | 5900 | 59.84 | 17 | 98600 | 1679 |  | INGOT | 44 | 32 |  |  | B67611 | 02 |  |  |  | 임승우 | [7 empty] | 104.85 | 12-4 | 0.1 | 250.64 | A |  | 1666 | 1 | 0.38 | 1603 | 0.87 | 91 |  | 420 | 7:00 | 20 | 21 | 0 | 139 |  | 72.91 | 0 | 0 | N2 | 2021-11-18 09:58 |  | 29 | 2021-11-18 09:43 | [5 empty] | Y | [8 empty] | 4.1 | 0 | 28.15 | 수소측정 중 오류 | [17 empty] | 0.9 |  |  |  |  | 0.15 | 0.15 | A | [9 empty] | 1057 | 0 | 0 | 65 | 0 | 375 | 0 | 1103 | 0 | 0 | 0 | 0 | 48 | 16
2021-11-18 | A68191 | 1 | 저탄소 | SCR420H1V | TUNDISH교체 | Al 탈산 | B | 29 | 33 | 51600 | 76.35 | B | B | B |  | 1 | 1 |  | 1540 | 1559 | 6800 |  |  | 6800 | 44.65 | 18 | 152298 | 1639 |  | Y | 38 | 34 | [7 empty] | 김형철 | 2 |  | Y |  |  |  |  | 105 | 13-3 | 0 | 207.72 | A |  | 1639 | 3 | 0.21 | 1605 | 0.92 | 96 | 41 | 269 | 4:29 | 13 | 20 | 83 | 0 |  | 0 |  | 800 | N2 | 2021-11-18 09:23 | 2021-11-18 10:08 | 46 | 2021-11-18 09:21 | 48 |  |  |  |  | Y |  |  |  | Y | [5 empty] | 0 | 228.18 | [19 empty] | 2.39 | 1.64 |  |  | 0 | 0.02 | A | [9 empty] | 1031 | 753 | 0 | 36 | 0 | 196 | 0 | 496 | 0 | 400 | 0 | 0 | 0 | 10 |  |  | 9 |  | 1
2021-11-18 | A68192 | 1 | 저탄소 | SCR420HC | 유사강종연연주 | Al 탈산 | B | 38 | 47 | 52000 | 72.57 | B | B | B |  | 1 | 1 |  | 1540 | 1556 | 5800 |  |  | 5800 | 114.25 | 6 | 50766 | 1629 |  | Y | 35 | 28 | [7 empty] | 김형철 | 2 |  | Y |  |  |  |  | 107.95 | 13-3 | 0 | 137.37 | A |  | 1629 | 3 | 0.22 | 1588 | 1.14 | 77 | 32 | 276 | 4:36 | 16 | 17 | 84 | 0 |  | 0 |  | 800 | N2 | 2021-11-18 10:23 | 2021-11-18 11:09 | 46 | 2021-11-18 10:21 | 48 |  |  |  |  | Y |  |  |  | Y | [5 empty] | 0 | 228.34 | [23 empty] | 0 | 0.01 | A | [9 empty] | 656 | 926 | 0 | 32 | 0 | 207 | 0 | 644 | 0 | 398 | 0 | 0 | 16 | 8 |  |  | 5 | 0
2021-11-18 | A68193 | 1 | 저탄소 | SCR420HC |  | Al 탈산 | B | 6 | 59 | 51000 | 76.27 | B | B | B |  | 1 | 1 |  | 1540 | 1582 | 4300 |  |  | 4300 | 50.82 | 10 | 84610 | 1621 |  | Y | 34 | 23 | [7 empty] | 김형철 | 2 |  |  | Y |  |  |  | 94.8 | 11-7 | 0 | 155.19 | A |  | 1619 | 3 | 0.2 | 1574 | 1.1 | 63 | 24 | 277 | 4:37 | 16 | 16 | 85 | 0 |  | 0 |  | 800 | N2 | 2021-11-18 11:25 | 2021-11-18 12:07 | 42 | 2021-11-18 11:23 | 44 |  |  |  |  | Y |  |  |  | Y | [5 empty] | 0 | 255.81 | [23 empty] | 0 | 0.01 | A | [9 empty] | 465 | 888 | 0 | 9 | 0 | 183 | 0 | 498 | 0 | 398 | 0 | 0 | 0 | 39 |  |  | 4 | 0
2021-11-18 | A68194 | 1 | 저탄소 | SCR420HC |  | Al 탈산 | B | 11 | 17 | 53400 | 83.67 | B | B | B |  | 1 | 1 |  | 1540 | 1529 | 6900 |  |  | 6900 | 50.97 | 16 | 135376 | 1599 |  | Y | 46 | 40 | 조괴잔강4톤합탕 | [6 empty] | 김형철 | 2 |  |  | Y |  |  |  | 104.5 | 13-6 | 0 | 237.08 | A |  | 1599 | 3 | 0.21 | 1599 | 0 | 88 | 27 | 289 | 4:49 | 16 | 17 | 86 | 0 |  | 0 |  | 550 | N2 | 2021-11-18 12:33 | 2021-11-18 12:58 | 25 | 2021-11-18 12:31 | 27 |  |  |  |  | Y |  |  |  | Y | [5 empty] | 0 | 238.09 | [23 empty] | 0 | 0.01 | A | [9 empty] | 496 | 968 | 108 | 47 | 0 | 186 | 0 | 649 | 0 | 508 | 0 | 0 | 18 | 10 |  |  | 6 | 0
2021-11-18 | A68195 | 1 | 저탄소 | SCR420HON3 | 유사강종연연주 | Al 탈산 | B | 29 | 34 | 51600 | 74.85 | B | B | B |  | 1 | 1 |  | 1540 | 1535 | 6600 |  |  | 6600 | 130.01 | 6 | 50766 | 1625 |  | Y | 44 | 32 | [7 empty] | 김형철 | 2 |  |  | Y |  |  |  | 111.7 | 13-10 | 0.01 | 171.29 | A |  | 1621 | 3 | 0.24 | 1585 | 1.2 | 75 | 33 | 302 | 5:02 | 16 | 20 | 87 | 0 |  | 0 |  | 800 | N2 | 2021-11-18 13:21 | 2021-11-18 13:54 | 32 | 2021-11-18 13:20 | 34 |  |  |  |  | Y |  |  |  | Y | [5 empty] | 0 | 195.85 | [23 empty] | 0 | 0.15 | B | [9 empty] | 1065 | 639 | 97 | 65 | 0 | 210 | 0 | 735 | 0 | 509 | 0 | 0 | 0 | 13 |  |  | 4
2021-11-18 | B67614 | 2 | 중탄소 | SCM440J | 연주시작 | Al 탈산 | B | 30 | 82 | 49000 | 85.78 | B | B | C |  | 1 | 1 |  | 1540 | 1535 | 9600 |  |  | 9600 | 94.56 | 12 | 101520 | 1649 |  | Y | 51 | 38 |  |  | A68193 | 07 |  |  |  | 임승우 | 2 | [6 empty] | 97.5 | 11-6 | 253.01 | 0 | A |  | 1649 | 3 | 0 | 1593 | 1.6 | 98 | 52 | 259 | 4:19 | 13 | 20 | 88 | 0 |  | 0 |  | 350 | AR | 2021-11-18 14:04 | 2021-11-18 14:35 | 31 | 2021-11-18 14:03 | 32 | [14 empty] | 110.14 | 57.46 | [19 empty] | 2.25 |  |  |  | 0 | 0 | A | [9 empty] | 1189 | 0 | 0 | 28 | 0 | 213 | 0 | 1112 | 0 | 512 | 0 | 0 | 194 | 25 |  |  |  |  | 1
2021-11-18 | A68196 | 1 | 저탄소 | SCR420HON3 |  | Al 탈산 | B | 36 | 1 | 52900 | 84.52 | B | C | C |  | 1 | 1 |  | 1540 | 1572 | 8100 |  |  | 8100 | 79.78 | 12 | 101532 | 1623 |  | Y | 55 | 41 | 대보수래들 A68193번 잔강 2기 B67614번에 합탕 | [6 empty] | 김형철 | 2 | [8 empty] | 0 | 341.92 | A |  | 1623 | 3 | 0.25 | 1585 | 1.36 | 75 | 30 | 352 | 5:52 | 16 | 18 | 89 | 0 |  | 0 |  | 800 | N2 | 2021-11-18 14:34 | 2021-11-18 14:59 | 25 | 2021-11-18 14:32 | 27 |  |  |  |  | Y |  |  |  | Y | [5 empty] | 6.54 | 159.19 | [23 empty] | 0 | 26.59 | B | [9 empty] | 1425 | 411 | 0 | 76 | 0 | 216 | 0 | 1566 | 0 | 996 | 0 | 0 | 263 | 8 |  |  | 5
2021-11-18 | B67615 | 2 | 중탄소 | SCM440J |  | Al 탈산 | B | 38 | 48 | 52300 | 93.08 | B | C |  | C | 1 |  | 1 | 1540 | 1534 | 6300 |  |  | 6300 | 66.54 | 12 | 94680 | 1627 |  | Y | 39 | 33 | [7 empty] | 임승우 | 2 | [6 empty] | 103.8 | 12-8 | 198.51 | 0 | A |  | 1622 | 1 | 0.36 | 1559 | 1.42 | 64 | 36 | 357 | 5:57 | 15 | 16 | 0 | 1 | 30 | 30.65 | 0 | 0 | AR | 2021-11-18 15:18 | 2021-11-18 15:43 | 26 | 2021-11-18 14:58 | 45 | [14 empty] | 10.46 | 0 | [23 empty] | 0.66 | 0.66 | A | [9 empty] | 1195 | 0 | 232 | 28 | 0 | 260 | 0 | 555 | 0 | 0 | 0 | 0 | 44 | 15 |  |  | 4
2021-11-18 | A68197 | 1 | 저탄소 | SCR420HON3 |  | Al 탈산 | B | 1 | 57 | 53700 | 76.15 | C | C | C |  | 1 | 1 |  | 1540 | 1582 | 6200 |  |  | 6200 | 52.34 | 14 | 118454 | 1631 |  | Y | 42 | 31 | [7 empty] | 이호남 | 2 |  | Y |  |  |  |  | 104.05 | 12-7 | 0 | 188.54 | A |  | 1629 | 3 | 0.24 | 1595 | 1.06 | 85 | 42 | 354 | 5:54 | 16 | 18 | 90 | 0 |  | 0 |  | 999 | N2 | 2021-11-18 15:32 | 2021-11-18 16:07 | 34 | 2021-11-18 15:30 | 36 |  |  |  |  | Y |  |  |  | Y | [5 empty] | 0 | 212.57 | [23 empty] | 0 | 30.76 | B | [9 empty] | 1406 | 262 | 0 | 51 | 0 | 285 | 0 | 1067 | 0 | 618 | 0 | 0 | 193 | 19
2021-11-18 | B67616 | 2 | 중탄소 | SCM440J |  | Al 탈산 | B | 6 | 60 | 52300 | 87.42 | C | C |  | C | 1 |  | 1 | 1540 | 1534 | 7000 |  |  | 7000 | 73.93 | 12 | 94680 | 1624 |  | Y | 41 | 36 | [7 empty] | 추창도 | 2 |  |  |  |  | Y |  | 102.4 | 12-4 | 204.42 | 0 | A |  | 1617 | 1 | 0.39 | 1557 | 1.44 | 62 | 26 | 350 | 5:50 | 15 | 16 | 0 | 2 |  | 35.09 | 0 | 0 | AR | 2021-11-18 16:17 | 2021-11-18 16:47 | 30 | 2021-11-18 16:06 | 41 | [14 empty] | 11.64 | 0 | [23 empty] | 0.12 | 0.12 | A | [9 empty] | 1359 | 0 | 261 | 20 | 0 | 247 | 0 | 557 | 0 | 257 | 0 | 0 | 106 | 33 |  |  | 4
2021-11-18 | A68198 | 1 | 저탄소 | SCR420HON3 | TUNDISH교체전 | Al 탈산 | B | 11 | 18 | 53200 | 77.98 | C | C | C |  | 1 | 1 |  | 1540 | 1556 | 6100 |  |  | 6100 | 62.1 | 12 | 98232 | 1610 | 360 | Y | 42 | 30 | [7 empty] | 이호남 | 2 | [6 empty] | 103 | 13-4 | 0.34 | 203.4 | A |  | 1610 | 3 | 0.24 | 1579 | 0.91 | 69 | 32 | 306 | 5:06 | 16 | 17 | 91 | 0 |  | 0 |  | 800 | N2 | 2021-11-18 16:39 | 2021-11-18 17:08 | 30 | 2021-11-18 16:37 | 32 |  |  |  |  | Y |  |  |  | N | 열간보수기 고장 |  |  |  |  | 0 | 205.54 | [23 empty] | 0 | 40.72 | B | [9 empty] | 1491 | 246 | 138 | 10 | 0 | 282 | 0 | 718 | 0 | 553 | 0 | 0 | 95 | 17
2021-11-18 | B67617 | 2 | 중탄소 | SCM440J | 잔강최소화전 | Al 탈산 | B | 32 | 56 | 52250 | 90.2 | C | C |  | C | 1 |  | 1 | 1540 | 1545 | 6800 |  |  | 6800 | 76.93 | 12 | 88391 | 1627 |  | Y | 37 | 35 | [13 empty] | Y |  |  |  | 201.54 | 0 | A |  | 1625 | 1 | 0.38 | 1568 | 1.43 | 73 | 28 | 299 | 4:59 | 15 | 17 | 0 | 3 |  | 43.37 | 0 | 0 | AR | 2021-11-18 17:23 | 2021-11-18 17:51 | 29 | 2021-11-18 17:09 | 43 |  |  |  |  | N | [8 empty] | 4.5 | 12.5 | 0 | [23 empty] | 0 | 0 | A | [9 empty] | 1290 | 0 | 0 | 21 | 0 | 291 | 0 | 652 | 0 | 491 | 0 | 0 | 51 | 37 |  |  | 4
2021-11-18 | A68199 | 1 | 고탄소 | STB3D | TUNDISH교체 | Al 탈산 | B | 29 | 35 | 51600 | 84.67 | C | C | C |  | 1 | 1 |  | 1520 | 1572 | 5800 |  |  | 5800 | 68.55 | 10 | 84610 | 1586 |  | Y | 41 | 37 | [7 empty] | 이호남 | 2 | [6 empty] | 108.8 | 13-6 | 250.75 | 0 | A |  | 1584 | 3 | 0.25 | 1547 | 0.84 | 96 | 36 | 333 | 5:33 | 25 | 25 | 92 | 0 |  | 0 |  | 500 | AR | 2021-11-18 17:54 | 2021-11-18 18:32 | 37 | 2021-11-18 17:54 | 37 |  |  |  |  | Y |  |  |  | Y | 열간보수기 고장 |  |  |  |  | 148.13 | 67.21 | [19 empty] | 1.69 |  |  |  | 7.21 | 45.84 | A | [9 empty] | 0 | 395 | 0 | 1210 | 0 | 67 | 0 | 498 | 0 | 400 | 0 | 0 | 75 | 59 |  |  |  |  | 1
2021-11-18 | B67618 | 2 | 중탄소 | AE4145MA | 잔강최소화 | Al 탈산 | B | 30 | 83 | 48900 | 98.02 | C | C |  | C | 1 |  | 1 | 1540 | 1533 | 8700 |  |  | 8700 | 102.41 | 10 | 84949 | 1618 |  | Y | 49 | 43 | [7 empty] | 추창도 | 2 |  |  |  |  | Y |  | 106.1 | 12-4 | 290.58 | 0 | A |  | 1622 | 1 | 0.3 | 1552 | 1.51 | 65 | 24 | 328 | 5:28 | 20 | 21 | 0 | 4 |  | 33.8 | 0 | 0 | AR | 2021-11-18 18:33 | 2021-11-18 19:10 | 37 | 2021-11-18 18:24 | 46 |  |  |  |  | N | [8 empty] | 4.5 | 12.19 | 0 | [20 empty] | 0.85 |  |  | 0.18 | 0.18 | A | [9 empty] | 1849 | 0 | 1049 | 22 | 0 | 289 | 0 | 802 | 0 | 409 | 0 | 0 | 79 | 47 |  |  | 9
2021-11-18 | A68200 | 1 | 고탄소 | STB3D |  | Al 탈산 | B | 36 | 2 | 54600 | 86.47 | C | C | C |  | 1 | 1 |  | 1520 | 1584 | 4600 |  |  | 4600 | 45.31 | 12 | 101532 | 1553 |  | Y | 42 | 26 | [7 empty] | 이호남 | 2 | [6 empty] | 103.85 | 13-9 | 159.93 | 0 | A |  | 1545 | 3 | 0.22 | 1508 | 0.84 | 57 | 29 | 276 | 4:36 | 25 | 25 | 93 | 0 |  | 0 |  | 300 | AR | 2021-11-18 19:12 | 2021-11-18 19:38 | 26 | 2021-11-18 19:11 | 27 |  |  |  |  | Y |  |  |  | Y | [5 empty] | 100.58 | 81.95 | [20 empty] | 1.24 |  |  | 19.08 | 45.84 | A | [9 empty] | 0 | 24 | 237 | 911 | 0 | 67 | 0 | 718 | 0 | 552 | 0 | 0 | 148 | 65
2021-11-18 | B67619 | 2 | 중탄소 | AE4145MA |  | Al 탈산 | B | 1 | 58 | 52700 | 113.32 | C | C |  | C | 1 |  | 1 | 1540 | 1550 | 7800 |  |  | 7800 | 84.26 | 14 | 92575 | 1610 |  | Y | 47 | 41 | [7 empty] | 추창도 | 2 |  |  |  |  | Y |  | 106.7 | 12-9 | 315.5 | 0 | A |  | 1618 | 1 | 0.28 | 1546 | 1.33 | 59 | 31 | 371 | 6:11 | 20 | 23 | 0 | 5 |  | 32.71 | 0 | 0 | AR | 2021-11-18 19:55 | 2021-11-18 20:17 | 23 | 2021-11-18 19:34 | 43 |  |  |  |  | N | [8 empty] | 4 | 14.08 | 0 | [20 empty] | 0.53 |  |  | 0.94 | 0.94 | A | [9 empty] | 2344 | 0 | 601 | 32 | 0 | 266 | 0 | 755 | 0 | 659 | 0 | 0 | 52 | 16 |  |  | 6
2021-11-18 | A68201 | 1 | 고탄소 | STB3D |  | Al 탈산 | B | 38 | 49 | 52400 | 78.87 | C | C | C |  | 1 | 1 |  | 1520 | 1559 | 4900 |  |  | 4900 | 32.17 | 18 | 152298 | 1568 |  | Y | 40 | 30 | [7 empty] | 이호남 | 2 | [6 empty] | 97.9 | 12-2 | 261.72 | 0 | A |  | 1557 | 3 | 0.24 | 1523 | 0.89 | 72 | 30 | 283 | 4:43 | 25 | 25 | 94 | 0 |  | 0 |  | 600 | AR | 2021-11-18 20:05 | 2021-11-18 20:42 | 37 | 2021-11-18 20:04 | 38 |  |  |  |  | Y |  |  |  | Y | [5 empty] | 157.62 | 45.57 | [20 empty] | 1.03 |  |  | 21.69 | 45.84 | A | [9 empty] | 0 | 40 | 198 | 845 | 0 | 67 | 0 | 497 | 0 | 397 | 0 | 0 | 0 | 25
2021-11-18 | B67620 | 2 | 중탄소 | AE4145MA |  | Al 탈산 | B | 6 | 61 | 51950 | 106.9 | C | C |  | C | 1 |  | 1 | 1540 | 1530 | 7800 |  |  | 7800 | 77.83 | 13 | 100221 | 1626 |  | Y | 47 | 40 | [7 empty] | 추창도 | 2 |  |  |  |  | Y |  | 105.45 | 12-7 | 230.7 | 0 | A |  | 1614 | 1 | 0.29 | 1539 | 1.44 | 52 | 23 | 333 | 5:33 | 20 | 21 | 0 | 6 |  | 35.92 | 0 | 0 | AR | 2021-11-18 21:02 | 2021-11-18 21:26 | 24 | 2021-11-18 20:45 | 41 |  |  |  |  | N | [8 empty] | 4 | 14.48 | 0 | [20 empty] | 0.57 |  |  | 0.14 | 0.14 | A | [9 empty] | 1659 | 44 | 761 | 87 | 0 | 331 | 0 | 850 | 0 | 457 | 0 | 0 | 59 | 45 |  |  | 9
2021-11-18 | A68202 | 1 | 고탄소 | P-STB3D | 유사강종연연주 | Si 탈산 | B | 11 | 19 | 53400 | 87.43 | C | C | C |  | 1 | 1 |  | 1520 | 1552 | 6000 |  |  | 6000 | 118.19 | 6 | 50766 | 1561 |  | Y | 47 | 34 | [7 empty] | 이호남 | 2 |  |  | Y |  |  |  | 105.6 | 13-7 | 279.1 | 0 | A |  | 1558 | 3 | 0.24 | 1519 | 1 | 69 | 30 | 303 | 5:03 | 30 | 25 | 95 | 0 |  | 0 |  | 500 | AR | 2021-11-18 21:16 | 2021-11-18 21:43 | 27 | 2021-11-18 21:14 | 28 |  |  |  |  | Y |  |  |  | Y | [5 empty] | 153.62 | 50.58 | [23 empty] | 24.74 | 45.84 | A |  |  | 12.897 | 19.504 | 57.516 | 0.199 | 4.459 | 2.948 | 1848.21 | 0 | 26 | 227 | 1086 | 0 | 32 | 0 | 1017 | 0 | 754 | 0 | 0 | 214 | 40
2021-11-18 | B67621 | 2 | 중탄소 | AE4145MA | TUNDISH교체전 | Al 탈산 | B | 32 | 57 | 52200 | 105.88 | C | C |  | A | 1 |  | 1 | 1540 | 1530 | 8400 |  |  | 8400 | 70.49 | 17 | 119163 | 1610 |  | Y | 47 | 45 | [7 empty] | 추창도 | 2 |  |  |  |  | Y |  | 112.1 | 13-5 | 227.37 | 0 | A |  | 1604 | 1 | 0.23 | 1547 | 1.25 | 60 | 24 | 524 | 8:44 | 20 | 21 | 0 | 7 |  | 27.65 | 0 | 0 | AR | 2021-11-18 22:20 | 2021-11-18 22:36 | 16 | 2021-11-18 22:04 | 31 |  |  |  |  | N | [8 empty] | 3 | 11.82 | 0 | [20 empty] | 0.97 |  |  | 0.11 | 0.11 | A | [9 empty] | 2003 | 0 | 939 | 68 | 0 | 290 | 0 | 607 | 0 | 461 | 0 | 0 | 58 | 53 |  |  | 11
2021-11-18 | A68203 | 1 | 고탄소 | P-STB3D |  | Si 탈산 | B | 29 | 36 | 51700 | 77.95 | C | C | A |  | 1 | 1 |  | 1520 | 1554 | 5700 |  |  | 5700 | 67.37 | 10 | 84610 | 1550 |  | Y | 41 | 33 | [7 empty] | 이호남 | 2 |  | Y |  |  |  |  | 109.15 | 13-7 | 225.25 | 0 | A |  | 1550 | 3 | 0.22 | 1519 | 0.84 | 69 | 30 | 315 | 5:15 | 30 | 25 | 96 | 0 |  | 0 |  | 600 | AR | 2021-11-18 22:15 | 2021-11-18 22:49 | 34 | 2021-11-18 22:15 | 34 |  |  |  |  | Y |  |  |  | Y | [5 empty] | 0.19 | 0 | [23 empty] | 26.26 | 45.84 | A |  |  | 15.569 | 17.381 | 56.675 | 0.208 | 3.64 | 3.26 | 1690.98 | 0 | 42 | 301 | 1072 | 0 | 0 | 0 | 870 | 0 | 551 | 0 | 0 | 220 | 49
2021-11-18 | B67622 | 2 | 중탄소 | SM45C | TUNDISH교체 | Si 탈산 | B | 30 | 84 | 49200 | 100.82 | C | A |  | A | 1 |  | 1 | 1540 | 1549 | 7700 |  |  | 7700 | 78.02 | 12 | 98697 | 1662 |  | Y | 46 | 41 | [7 empty] | 추창도 | 2 |  |  |  |  | Y |  |  |  | 21.94 | 243.74 | A |  | 1655 | 1 | 0.33 | 1580 | 1.56 | 87 | 44 | 352 | 5:52 | 15 | 21 | 0 | 8 |  | 133.56 | 0 | 0 | N2 | 2021-11-18 23:33 | 2021-11-19 00:15 | 43 | 2021-11-18 23:18 | 57 |  |  |  |  | N | [8 empty] | 4.5 | 0 | 36.21 | [16 empty] | 0.5 |  |  | 1.77 |  |  |  | 0.24 | 0.24 | A | [9 empty] | 0 | 0 | 0 | 0 | 0 | 219 | 0 | 500 | 0 | 210 | 0 | 0 | 0 | 12 |  |  | 11 |  | 1
2021-11-18 | A68204 | 1 | 고탄소 | P-STB3D |  | Si 탈산 | B | 36 | 3 | 54000 | 80.4 | A | A | A |  | 1 | 1 |  | 1520 | 1537 | 5900 |  |  | 5900 | 69.73 | 10 | 84610 | 1563 |  | Y | 42 | 34 | [7 empty] | 이호남 | 2 |  | Y |  |  |  |  | 105.95 | 14-1 | 83.19 | 0 | A |  | 1551 | 3 | 0.21 | 1516 | 0.92 | 66 | 25 | 253 | 4:13 | 30 | 25 | 97 | 0 |  | 0 |  | 600 | AR | 2021-11-18 23:31 | 2021-11-18 23:57 | 27 | 2021-11-18 23:30 | 28 |  |  |  |  | Y |  |  |  | Y | [5 empty] | 171.07 | 45.49 | [23 empty] | 28.85 | 45.84 | A |  |  | 17.329 | 18.276 | 54.012 | 0.203 | 3.116 | 2.955 | 1705.73 | 0 | 46 | 1227 | 39 | 0 | 0 | 0 | 745 | 0 | 398 | 0 | 0 | 233 | 70
2021-11-18 | B67623 | 2 | 중탄소 | SM45C |  | Si 탈산 | B | 1 | 59 | 53000 | 86.5 | A | A |  | A | 1 |  | 1 | 1540 | 1526 | 6300 |  |  | 6300 | 66.49 | 11 | 94752 | 1626 |  | Y | 40 | 35 | [7 empty] | 임현진 | 2 | [6 empty] | 100.7 | 12-3 | 0 | 239.02 | A |  | 1617 | 1 | 0.27 | 1557 | 1.61 | 64 | 20 | 310 | 5:10 | 15 | 21 | 0 | 9 |  | 43.64 | 0 | 0 | N2 | 2021-11-19 00:34 | 2021-11-19 01:27 | 52 | 2021-11-19 00:25 | 62 |  |  |  |  | N | [8 empty] | 4.5 | 0 | 19.08 | [23 empty] | 0.27 | 0.27 | A | [9 empty] | 0 | 0 | 0 | 12 | 0 | 203 | 0 | 501 | 0 | 255 | 0 | 0 | 0 | 18 |  |  | 6
2021-11-18 | A68205 | 1 | 고탄소 | P-STB3D |  | Si 탈산 | B | 38 | 50 | 52200 | 81.95 | A | A | A |  | 1 | 1 |  | 1520 | 1543 | 5800 |  |  | 5800 | 57.12 | 12 | 101532 | 1571 |  | Y | 41 | 35 |  |  | A68202 |  |  |  |  | 조관훈 | 2 |  | Y |  |  |  |  | 106.25 | 12-10 | 260.56 | 0 | A |  | 1571 | 3 | 0.22 | 1528 | 1.1 | 78 | 38 | 326 | 5:26 | 30 | 26 | 98 | 0 |  | 0 |  | 600 | AR | 2021-11-19 00:31 | 2021-11-19 01:03 | 33 | 2021-11-19 00:28 | 35 |  |  |  |  | Y |  |  |  | Y | [5 empty] | 185 | 37.24 | [23 empty] | 0.02 | 0 | A |  |  | 16.913 | 17.998 | 54.929 | 0.167 | 3.247 | 3.051 | 1715.72 | 0 | 48 | 923 | 349 | 0 | 0 | 0 | 499 | 0 | 397 | 0 | 0 | 162 | 58 |  |  |  | 0
2021-11-18 | B67624 | 2 | 중탄소 | SM45C |  | Si 탈산 | B | 6 | 62 | 52150 | 94.78 | A | A |  | A | 1 |  | 1 | 1540 | 1575 | 5300 |  |  | 5300 | 53.61 | 13 | 98856 | 1617 |  | Y | 50 | 32 | 전기로 1번전극 홀더 이상으로 작업지연 슬러그제재작업 | [6 empty] | 임현진 | 2 | [8 empty] | 0 | 243.94 | A |  | 1605 | 1 | 0.27 | 1561 | 1.17 | 68 | 21 | 255 | 4:15 | 15 | 15 | 0 | 10 | 50 | 44.35 | 0 | 0 | N2 | 2021-11-19 01:51 | 2021-11-19 02:45 | 54 | 2021-11-19 01:41 | 64 |  |  |  |  | N | [8 empty] | 4.5 | 0 | 12.36 | [23 empty] | 0.34 | 0.34 | A | [9 empty] | 0 | 0 | 0 | 0 | 0 | 223 | 0 | 506 | 0 | 250 | 0 | 0 | 51 | 0 |  |  | 6
2021-11-18 | A68206 | 1 | 고탄소 | P-STB3D | TUNDISH교체전 | Si 탈산 | B | 11 | 20 | 53200 | 85.58 | A | A | A |  | 1 | 1 |  | 1520 | 1546 | 5800 |  |  | 5800 | 53.03 | 14 | 109372 | 1551 |  | Y | 45 | 32 |  |  | A68203 |  |  |  |  | 조관훈 | 2 |  | Y |  |  |  |  | 102.55 | 13-3 | 223.21 | 0 | A |  | 1551 | 3 | 0.22 | 1513 | 1 | 63 | 30 | 260 | 4:20 | 30 | 25 | 99 | 0 |  | 0 |  | 500 | AR | 2021-11-19 01:42 | 2021-11-19 02:10 | 27 | 2021-11-19 01:42 | 28 |  |  |  |  | Y |  |  |  | Y | [5 empty] | 154.15 | 47.28 | [23 empty] | 1.65 | 0 | A |  |  | 15.729 | 16.944 | 56.598 | 0.178 | 3.598 | 3.34 | 1687.5 | 0 | 0 | 1261 | 0 | 0 | 0 | 0 | 897 | 0 | 600 | 0 | 0 | 221 | 39
2021-11-18 | A68207 | 1 | 저탄소 | SCM420HON | TUNDISH교체 | Al 탈산 | B | 29 | 37 | 51800 | 77.3 | A | A | A |  | 1 | 1 |  | 1540 | 1588 | 6200 |  |  | 6200 | 61.06 | 12 | 101532 | 1650 |  | Y | 43 | 36 |  |  | A68204 |  |  |  |  | 조관훈 | 2 |  | Y |  |  |  |  | 103.4 | 12-10 | 0 | 240.35 | A |  | 1650 | 3 | 0.22 | 1614 | 1.09 | 104 | 39 | 340 | 5:40 | 16 | 21 | 100 | 0 |  | 0 |  | 999 | N2 | 2021-11-19 02:43 | 2021-11-19 03:37 | 55 | 2021-11-19 02:41 | 57 |  |  |  |  | Y |  |  |  | Y | [5 empty] | 0 | 189.12 | [19 empty] | 2.17 |  |  |  | 0.02 | 9.16 | A | [9 empty] | 775 | 610 | 192 | 0 | 0 | 271 | 0 | 498 | 0 | 299 | 0 | 0 | 0 | 20 |  |  | 9 |  | 1
2021-11-18 | B67625 | 2 | 중탄소 | SM45C |  | Si 탈산 | B | 32 | 58 | 50700 | 77.78 | A | A |  | A | 1 |  | 1 | 1540 | 1532 | 5500 |  |  | 5500 | 56.86 | 13 | 96721 | 1597 |  | Y | 30 | 28 | [7 empty] | 임현진 | 2 | [8 empty] | 0 | 201.56 | A |  | 1605 | 1 | 0.31 | 1545 | 1.53 | 52 | 19 | 294 | 4:54 | 15 | 19 | 0 | 11 |  | 146.07 | 0 | 0 | N2 | 2021-11-19 03:32 | 2021-11-19 03:53 | 20 | 2021-11-19 03:20 | 32 |  |  |  |  | N | [8 empty] | 4.5 | 0 | 43.41 | [23 empty] | 0.34 | 0.34 | A | [9 empty] | 0 | 0 | 0 | 24 | 0 | 206 | 0 | 804 | 0 | 458 | 0 | 0 | 99 | 0 |  |  | 6
2021-11-18 | A68208 | 1 | 저탄소 | SCM420HON |  | Al 탈산 | B | 36 | 4 | 53800 | 80.57 | A | A | A |  | 1 | 1 |  | 1540 | 1533 | 8000 |  |  | 8000 | 94.55 | 10 | 84610 | 1638 |  | Y | 47 | 40 |  |  | A68205 |  |  |  |  | 조관훈 | 2 |  | Y |  |  |  |  | 104.7 | 13-10 | 0.01 | 214.06 | A |  | 1638 | 3 | 0.25 | 1604 | 1.1 | 94 | 41 | 301 | 5:01 | 16 | 21 | 101 | 0 |  | 0 |  | 999 | N2 | 2021-11-19 03:55 | 2021-11-19 04:35 | 40 | 2021-11-19 03:53 | 42 |  |  |  |  | Y |  |  |  | Y | [5 empty] | 0 | 223.68 | [23 empty] | 0 | 9.44 | A | [9 empty] | 1133 | 476 | 74 | 0 | 0 | 280 | 0 | 498 | 0 | 319 | 0 | 0 | 0 | 11 |  |  | 5
2021-11-18 | B67626 | 2 | 중탄소 | SM45C |  | Si 탈산 | B | 30 | 85 | 48900 | 80.78 | A | A |  | A | 1 |  | 1 | 1540 | 1529 | 5600 |  |  | 5600 | 59.81 | 11 | 93632 | 1619 |  | Y | 38 | 29 | [7 empty] | 임현진 | 2 | [8 empty] | 0 | 197.36 | A |  | 1605 | 1 | 0.3 | 1548 | 1.48 | 55 | 24 | 288 | 4:48 | 15 | 18 | 0 | 12 |  | 92.48 | 0 | 0 | N2 | 2021-11-19 04:35 | 2021-11-19 04:58 | 23 | 2021-11-19 04:22 | 36 |  |  |  |  | N | [8 empty] | 5 | 0 | 30.1 | [23 empty] | 0.66 | 0.66 | A | [9 empty] | 0 | 0 | 0 | 15 | 0 | 215 | 0 | 503 | 0 | 306 | 0 | 0 | 45 | 0 |  |  | 6
2021-11-18 | A68209 | 1 | 저탄소 | SCM420HON |  | Al 탈산 | B | 38 | 51 | 52300 | 80.08 | A | A | A |  | 1 | 1 |  | 1540 | 1536 | 7400 |  |  | 7400 | 72.88 | 12 | 101532 | 1622 |  | Y | 43 | 38 |  |  | A68206 |  |  |  |  | 조관훈 | 2 |  | Y |  |  |  |  | 111.3 | 13-5 | 0 | 217.94 | A |  | 1622 | 3 | 0.24 | 1591 | 0.91 | 81 | 38 | 217 | 3:37 | 16 | 21 | 102 | 0 |  | 0 |  | 1100 | N2 | 2021-11-19 04:56 | 2021-11-19 05:33 | 37 | 2021-11-19 04:54 | 39 |  |  |  |  | Y |  |  |  | Y | [5 empty] | 0 | 220.8 | [23 empty] | 0 | 12.97 | A | [9 empty] | 725 | 829 | 98 | 0 | 0 | 260 | 0 | 794 | 0 | 493 | 0 | 0 | 48 | 20 |  |  | 4
2021-11-18 | B67627 | 2 | 중탄소 | SM45C |  | Si 탈산 | B | 1 | 60 | 53250 | 93.47 | A | A |  | A | 1 |  | 1 | 1540 | 1521 | 5700 |  |  | 5700 | 60.23 | 12 | 94632 | 1618 | 726 | Y | 37 | 32 | [7 empty] | 임현진 | 2 |  |  |  |  | Y |  |  |  | 0 | 232.45 | A |  | 1605 | 1 | 0.34 | 1547 | 1.16 | 54 | 27 | 277 | 4:37 | 15 | 21 | 0 | 13 |  | 91.95 | 0 | 0 | N2 | 2021-11-19 05:45 | 2021-11-19 06:03 | 18 | 2021-11-19 05:30 | 33 |  |  |  |  | N | [9 empty] | 0 | 33.94 | [23 empty] | 0.5 | 0.5 | A | [9 empty] | 0 | 0 | 0 | 13 | 0 | 223 | 0 | 506 | 0 | 308 | 0 | 0 | 0 | 11 |  |  | 4
2021-11-18 | A68210 | 1 | 저탄소 | SCM420HON |  | Al 탈산 | B | 11 | 21 | 53600 | 77.02 | A | A | A |  | 1 | 1 |  | 1540 | 1592 | 5800 |  |  | 5800 | 57.12 | 12 | 101532 | 1624 |  | Y | 44 | 33 |  |  | A68207 |  |  |  |  | 조관훈 | 2 |  |  | Y |  |  |  | 102.35 | 13-3 | 0 | 146.16 | A |  | 1622 | 3 | 0.26 | 1590 | 1 | 80 | 31 | 245 | 4:05 | 16 | 21 | 103 | 0 |  | 0 |  | 900 | N2 | 2021-11-19 05:49 | 2021-11-19 06:35 | 46 | 2021-11-19 05:47 | 48 |  |  |  |  | Y |  |  |  | Y | [5 empty] | 0 | 230.17 | [23 empty] | 0 | 0.18 | A | [9 empty] | 1176 | 344 | 165 | 0 | 0 | 230 | 0 | 745 | 0 | 493 | 0 | 0 | 47 | 26 |  |  | 4
2021-11-18 | B67628 | 2 | 중탄소 | SM45C |  | Si 탈산 | B | 6 | 63 | 52050 | 79.83 | A | A |  | B | 1 |  | 1 | 1540 | 1548 | 5000 |  |  | 5000 | 50.24 | 13 | 99528 | 1605 |  | Y | 35 | 30 | [7 empty] | 임현진 | 2 |  |  |  |  | Y |  | 103.15 | 12-5 | 0 | 135.85 | A |  | 1603 | 1 | 0.34 | 1547 | 1.37 | 54 | 24 | 352 | 5:52 | 15 | 16 | 0 | 14 |  | 62.73 | 0 | 0 | N2 | 2021-11-19 06:40 | 2021-11-19 07:08 | 28 | 2021-11-19 06:30 | 38 |  |  |  |  | N | [8 empty] | 4.3 | 0 | 19.19 | [23 empty] | 0.16 | 0.16 | A | [9 empty] | 0 | 0 | 275 | 28 | 0 | 223 | 0 | 507 | 0 | 306 | 0 | 0 | 47 | 10
2021-11-18 | A68211 | 1 | 저탄소 | SCM420HON |  | Al 탈산 | B | 29 | 38 | 51800 | 90.8 | A | B | B |  | 1 | 1 |  | 1540 | 1594 | 5000 |  |  | 5000 | 49.25 | 12 | 101532 | 1613 |  | Y | 41 | 31 |  |  | A68208 |  |  |  |  | 조관훈 | 2 |  |  | Y |  |  |  | 106.45 | 13-3 | 0 | 261.45 | A |  | 1617 | 3 | 0.26 | 1577 | 0.83 | 67 | 31 | 378 | 6:18 | 16 | 20 | 104 | 0 |  | 0 |  | 800 | N2 | 2021-11-19 06:59 | 2021-11-19 07:30 | 31 | 2021-11-19 06:57 | 33 |  |  |  |  | Y |  |  |  | Y | [5 empty] | 0 | 365.73 | [23 empty] | 0 | 0.11 | A | [9 empty] | 642 | 736 | 0 | 21 | 0 | 178 | 0 | 742 | 0 | 500 | 0 | 0 | 47 | 10 |  |  | 4
2021-11-19 | B67629 | 2 | 중탄소 | SM45CB |  | Si 탈산 | B | 32 | 59 | 52100 | 80.73 | B | B |  | B | 1 |  | 1 | 1540 | 1536 | 5800 |  |  | 5800 | 59.8 | 12 | 96998 | 1566 |  | Y | 40 | 31 | [7 empty] | 임승우 | 2 | [8 empty] | 0.07 | 162.35 | A |  | 1604 | 1 | 0.31 | 1553 | 1.46 | 60 | 25 | 315 | 5:15 | 14 | 17 | 0 | 15 |  | 44.29 | 0 | 0 | N2 | 2021-11-19 07:42 | 2021-11-19 08:14 | 33 | 2021-11-19 07:35 | 39 |  |  |  |  | N | [8 empty] | 4.2 | 17.85 | 3.62 | [23 empty] | 0 | 0 | A | [9 empty] | 0 | 0 | 0 | 0 | 0 | 186 | 0 | 936 | 0 | 304 | 0 | 0 | 88 | 0
2021-11-19 | A68212 | 1 | 저탄소 | SCM420HON |  | Al 탈산 | B | 36 | 5 | 54100 | 82.13 | B | B | B |  | 1 | 1 |  | 1540 | 1589 | 5000 |  |  | 5000 | 49.25 | 12 | 101532 | 1613 |  | Y | 37 | 31 | [7 empty] | 김형철 | 2 |  |  | Y |  |  |  | 102.15 | 13-7 | 0 | 175.75 | A |  | 1613 | 3 | 0.25 | 1579 | 0.79 | 69 | 27 | 278 | 4:38 | 16 | 21 | 105 | 0 |  | 0 |  | 800 | N2 | 2021-11-19 07:52 | 2021-11-19 08:27 | 36 | 2021-11-19 07:50 | 38 |  |  |  |  | Y |  |  |  | Y | [5 empty] | 0 | 330.95 | [23 empty] | 0 | 0.13 | A | [9 empty] | 960 | 489 | 0 | 35 | 0 | 168 | 0 | 499 | 0 | 300 | 0 | 0 | 0 | 17 |  |  | 3
2021-11-19 | B67630 | 2 | 중탄소 | SM45CB2 |  | Si 탈산 | B | 30 | 86 | 49350 | 75.03 | B | B |  | B | 1 |  | 1 | 1540 | 1544 | 5300 |  |  | 5300 | 55.12 | 17 | 96147 | 1600 |  | Y | 37 | 29 | [7 empty] | 임승우 | 2 | [6 empty] | 99.45 | 11-7 | 17.56 | 23.2 | A |  | 1599 | 1 | 0.32 | 1552 | 1.42 | 59 | 21 | 313 | 5:13 | 15 | 16 | 0 | 16 |  | 86.83 | 0 | 0 | N2 | 2021-11-19 08:40 | 2021-11-19 09:22 | 42 | 2021-11-19 08:34 | 48 |  |  |  |  | N | [8 empty] | 5.3 | 0 | 24.26 | [23 empty] | 0 | 0 | A | [9 empty] | 0 | 0 | 0 | 35 | 0 | 172 | 0 | 848 | 0 | 0 | 0 | 0 | 87 | 11
2021-11-19 | A68213 | 1 | 저탄소 | SCM420HON |  | Al 탈산 | B | 38 | 52 | 52000 | 75.92 | B | B | B |  | 1 | 1 |  | 1540 | 1559 | 5200 |  |  | 5200 | 51.22 | 12 | 101532 | 1620 |  | Y | 40 | 27 | [7 empty] | 김형철 | 2 |  |  | Y |  |  |  | 105.55 | 12-9 | 0 | 225.72 | A |  | 1620 | 3 | 0.25 | 1585 | 1.06 | 75 | 35 | 276 | 4:36 | 16 | 20 | 106 | 0 |  | 0 |  | 900 | N2 | 2021-11-19 08:43 | 2021-11-19 09:22 | 40 | 2021-11-19 08:40 | 43 |  |  |  |  | Y |  |  |  | Y | [5 empty] | 0 | 259.31 | [23 empty] | 0 | 0.07 | A | [9 empty] | 765 | 667 | 0 | 0 | 0 | 170 | 0 | 498 | 0 | 300 | 0 | 0 | 0 | 30 |  |  | 4
2021-11-19 | A68214 | 1 | 저탄소 | SCM420HON | TUNDISH교체전 | Al 탈산 | B | 11 | 22 | 53400 | 78.53 | B | B | B |  | 1 | 1 |  | 1540 | 1582 | 5500 |  |  | 5500 | 62.95 | 12 | 87374 | 1617 |  | Y | 40 | 32 | [7 empty] | 김형철 | 2 |  |  | Y |  |  |  | 105.45 | 13-6 | 0 | 250.82 | A |  | 1617 | 3 | 0.26 | 1581 | 0.97 | 71 | 33 | 298 | 4:58 | 16 | 20 | 107 | 0 |  | 0 |  | 900 | N2 | 2021-11-19 09:47 | 2021-11-19 10:19 | 32 | 2021-11-19 09:45 | 34 |  |  |  |  | Y |  |  |  | Y | [5 empty] | 0 | 277.36 | [23 empty] | 0 | 0.09 | A | [9 empty] | 1650 | 18 | 70 | 27 | 0 | 233 | 0 | 499 | 0 | 297 | 0 | 0 | 0 | 11
2021-11-19 | B67631 | 2 | 중탄소 | SM45CB2 |  | Si 탈산 | B | 1 | 61 | 52600 | 70.93 | B | B |  | B | 1 |  | 1 | 1540 | 1558 | 4700 |  |  | 4700 | 51.62 | 16 | 91056 | 1617 |  | Y | 34 | 25 | [7 empty] | 임승우 | 2 | [8 empty] | 0 | 118.17 | A |  | 1603 | 1 | 0.33 | 1554 | 1.63 | 61 | 25 | 335 | 5:35 | 15 | 16 | 0 | 17 |  | 71.56 | 0 | 0 | N2 | 2021-11-19 10:05 | 2021-11-19 10:26 | 21 | 2021-11-19 09:57 | 29 |  |  |  |  | N | [8 empty] | 4.3 | 0 | 19.2 | [23 empty] | 0 | 0 | A | [9 empty] | 0 | 0 | 175 | 34 | 0 | 199 | 0 | 953 | 0 | 0 | 0 | 0 | 88 | 18
2021-11-19 | A68215 | 1 | 저탄소 | SCM415 | TUNDISH교체 | Al 탈산 | B | 29 | 39 | 51600 | 82.02 | B | B | B |  | 1 | 1 |  | 1540 | 1562 | 6300 |  |  | 6300 | 64.68 | 12 | 97396 | 1651 |  | Y | 41 | 32 | [7 empty] | 김형철 | 2 |  |  | Y |  |  |  | 103.15 | 12-10 | 0 | 160.51 | A |  | 1659 | 3 | 0.24 | 1615 | 1.1 | 99 | 40 | 298 | 4:58 | 15 | 20 | 108 | 0 |  | 0 |  | 600 | N2 | 2021-11-19 10:53 | 2021-11-19 11:38 | 46 | 2021-11-19 10:51 | 48 |  |  |  |  | N |  |  |  | Y | [5 empty] | 0 | 280.93 | [19 empty] | 1.42 |  |  |  | 0 | 4.11 | A | [9 empty] | 156 | 962 | 0 | 25 | 0 | 177 | 0 | 497 | 0 | 295 | 0 | 0 | 0 | 10 |  |  | 9 |  | 1
2021-11-19 | B67632 | 2 | 중탄소 | SM45CB2 |  | Si 탈산 | B | 6 | 64 | 51900 | 76.27 | B | B |  | B | 1 |  | 1 | 1540 | 1528 | 5700 |  |  | 5700 | 57.85 | 17 | 98532 | 1617 |  | Y | 36 | 29 | [7 empty] | 임승우 | 2 | [8 empty] | 3.04 | 50.5 | A |  | 1603 | 1 | 0.35 | 1553 | 1.56 | 60 | 27 | 421 | 7:01 | 15 | 17 | 0 | 18 |  | 68.58 | 0 | 0 | N2 | 2021-11-19 11:14 | 2021-11-19 11:38 | 24 | 2021-11-19 11:04 | 33 |  |  |  |  | N | [8 empty] | 4.1 | 0 | 20.39 | [23 empty] | 0.1 | 0.1 | A | [9 empty] | 0 | 0 | 165 | 34 | 0 | 207 | 0 | 787 | 0 | 0 | 0 | 0 | 91 | 11
2021-11-19 | A68216 | 1 | 저탄소 | SCM415 |  | Al 탈산 | B | 36 | 6 | 53500 | 83.32 | B | B | B |  | 1 | 1 |  | 1540 | 1552 | 5600 |  |  | 5600 | 59.52 | 12 | 94080 | 1621 |  | Y | 37 | 34 | [7 empty] | 김형철 | 2 |  | Y |  |  |  |  | 100.3 | 13-4 | 0 | 193.25 | A |  | 1620 | 3 | 0.24 | 1583 | 0.84 | 67 | 25 | 254 | 4:14 | 15 | 15 | 109 | 0 |  | 0 |  | 600 | N2 | 2021-11-19 12:00 | 2021-11-19 12:39 | 39 | 2021-11-19 11:58 | 41 |  |  |  |  | N |  |  |  | Y | [5 empty] | 0 | 326.82 | [23 empty] | 0 | 0.01 | A | [9 empty] | 499 | 653 | 0 | 27 | 0 | 223 | 0 | 499 | 0 | 298 | 0 | 0 | 0 | 19 |  |  | 4
2021-11-19 | B67633 | 2 | 중탄소 | SM45CB2 | TUNDISH교체전 | Si 탈산 | B | 32 | 60 | 51750 | 82.28 | B | B |  | B | 1 |  | 1 | 1540 | 1534 | 6600 |  |  | 6600 | 68.65 | 13 | 96143 | 1627 |  | Y | 40 | 34 | [7 empty] | 임승우 | 2 | [6 empty] | 97.95 | 11-10 | 0.15 | 180.88 | A |  | 1612 | 1 | 0.27 | 1556 | 1.46 | 63 | 33 | 347 | 5:47 | 15 | 17 | 0 | 19 |  | 57.14 | 0 | 0 | N2 | 2021-11-19 12:27 | 2021-11-19 12:51 | 23 | 2021-11-19 12:19 | 31 |  |  |  |  | N | [8 empty] | 4.8 | 0 | 19.31 | [23 empty] | 0.09 | 0.09 | A | [9 empty] | 0 | 0 | 231 | 24 | 0 | 163 | 0 | 1157 | 0 | 251 | 0 | 0 | 218 | 12
2021-11-19 | A68217 | 1 | 저탄소 | SCM415 |  | Al 탈산 | B | 38 | 53 | 51600 | 77.67 | B | B | B |  | 1 | 1 |  | 1540 | 1579 | 4600 |  |  | 4600 | 48.71 | 12 | 94428 | 1619 |  | Y | 37 | 27 | [7 empty] | 김형철 | 2 |  | Y |  |  |  |  | 105.85 | 12-9 | 0 | 140.94 | A |  | 1619 | 3 | 0.24 | 1589 | 0.77 | 73 | 27 | 365 | 6:05 | 15 | 15 | 110 | 0 |  | 0 |  | 600 | N2 | 2021-11-19 12:54 | 2021-11-19 13:33 | 39 | 2021-11-19 12:52 | 41 |  |  |  |  | N |  |  |  | Y | [5 empty] | 0 | 281.3 | [23 empty] | 0 | 0.01 | A | [9 empty] | 438 | 601 | 0 | 10 | 0 | 224 | 0 | 499 | 0 | 299 | 0 | 0 | 0 | 16 |  |  | 4
2021-11-19 | B67634 | 2 | 중탄소 | SNCM8 | TUNDISH교체 | Al 탈산 | B | 30 | 87 | 49600 | 99.52 | B | B |  | B | 1 |  | 1 | 1540 | 1542 | 8300 |  |  | 8300 | 89.18 | 11 | 93071 | 1641 |  | Y | 46 | 41 | [7 empty] | 임승우 | 2 | [6 empty] | 103.8 | 12-1 | 3.82 | 31.26 | A |  | 1641 | 1 | 0.32 | 1567 | 1.55 | 78 | 37 | 373 | 6:13 | 16 | 22 | 0 | 20 | 150 | 141.29 | 0 | 0 | N2 | 2021-11-19 13:45 | 2021-11-19 14:18 | 33 | 2021-11-19 13:34 | 45 |  |  |  |  | N | [8 empty] | 4.6 | 0 | 45.74 | [16 empty] | 1.4 |  |  | 1.76 |  |  |  | 0.15 | 0.15 | B | [9 empty] | 882 | 0 | 202 | 42 | 0 | 276 | 0 | 602 | 0 | 0 | 0 | 0 | 72 | 24 |  |  | 4 |  | 1
2021-11-19 | A68218 | 1 | 저탄소 | SCM415 |  | Al 탈산 | B | 11 | 23 | 52800 | 82.37 | B | B | D |  | 1 | 1 |  | 1540 | 1564 | 5600 |  |  | 5600 | 55.97 | 12 | 100052 | 1614 |  | Y | 48 | 45 | [7 empty] | 김형철 | 2 | [6 empty] | 102.35 | 13-2 | 0 | 195.9 | A |  | 1619 | 3 | 0.24 | 1580 | 1.15 | 64 | 21 | 295 | 4:55 | 15 | 15 | 111 | 0 |  | 0 |  | 600 | N2 | 2021-11-19 14:02 | 2021-11-19 14:33 | 32 | 2021-11-19 14:01 | 32 |  |  |  |  | N |  |  |  | Y | [5 empty] | 0 | 243.47 | [23 empty] | 0 | 1.68 | A | [9 empty] | 421 | 507 | 0 | 0 | 0 | 259 | 0 | 794 | 0 | 547 | 0 | 0 | 56 | 32
2021-11-19 | B67635 | 2 | 중탄소 | SNCM8 |  | Al 탈산 | B | 1 | 62 | 53000 | 83.7 | B | B |  | D | 1 |  | 1 | 1540 | 1564 | 6200 |  |  | 6200 | 66.62 | 11 | 93071 | 1618 |  | Y | 37 | 33 | [7 empty] | 임승우 | 2 | [6 empty] | 103.6 | 12-5 | 0 | 144.44 | A |  | 1612 | 1 | 0.36 | 1561 | 1.34 | 72 | 31 | 275 | 4:35 | 16 | 17 | 0 | 21 |  | 124.45 | 0 | 0 | N2 | 2021-11-19 14:34 | 2021-11-19 15:24 | 50 | 2021-11-19 14:24 | 59 | [14 empty] | 0 | 27.61 | [20 empty] | 0.53 |  |  | 0 | 0 | A | [9 empty] | 697 | 0 | 0 | 26 | 0 | 219 | 0 | 805 | 0 | 0 | 0 | 0 | 0 | 24
2021-11-19 | A68219 | 1 | 저탄소 | SCM415 |  | Al 탈산 | B | 29 | 40 | 51600 | 72.4 | B | D | D |  | 1 | 1 |  | 1540 | 1566 | 5900 |  |  | 5900 | 57.45 | 14 | 102690 | 1620 |  | Y | 40 | 29 | [7 empty] | 김형철 | 2 | [6 empty] | 103.55 | 12-10 | 0.14 | 152.91 | A |  | 1620 | 3 | 0.24 | 1581 | 1.18 | 65 | 19 | 273 | 4:33 | 15 | 16 | 112 | 0 |  | 0 |  | 600 | N2 | 2021-11-19 14:58 | 2021-11-19 15:39 | 41 | 2021-11-19 14:58 | 41 |  |  |  |  | N |  |  |  | Y | [5 empty] | 0 | 232.97 | [23 empty] | 0.01 | 2.98 | A | [9 empty] | 792 | 461 | 0 | 35 | 0 | 209 | 0 | 848 | 0 | 449 | 0 | 0 | 0 | 0
2021-11-19 | B67636 | 2 | 중탄소 | SNCM8 |  | Al 탈산 | B | 6 | 65 | 52250 | 95.22 | D | D |  | D | 1 |  | 1 | 1540 | 1557 | 7000 |  |  | 7000 | 46.92 | 18 | 149188 | 1623 |  | Y | 43 | 40 | [7 empty] | 김규완 | 2 | [6 empty] | 104.85 | 12-6 | 0 | 200.86 | A |  | 1617 | 1 | 0.41 | 1550 | 1.4 | 61 | 25 | 315 | 5:15 | 18 | 19 | 0 | 22 | 200 | 152.32 | 0 | 0 | N2 | 2021-11-19 15:47 | 2021-11-19 16:27 | 40 | 2021-11-19 15:37 | 50 |  |  |  |  | N | [8 empty] | 4 | 0 | 36.83 | [20 empty] | 0.38 |  |  | 0.31 | 0.31 | A | [9 empty] | 760 | 0 | 245 | 34 | 0 | 180 | 0 | 762 | 0 | 254 | 0 | 0 | 101 | 37 |  |  | 4
2021-11-19 | A68220 | 1 | 저탄소 | SCM415 |  | Al 탈산 | B | 36 | 7 | 53500 | 67.55 | D | D | D |  | 1 | 1 |  | 1540 | 1538 | 6400 |  |  | 6400 | 43.1 | 18 | 148508 | 1634 |  | Y | 39 | 29 | [7 empty] | 김덕진 | 2 |  |  |  |  | Y |  | 98.05 | 13-1 | 0 | 166.41 | A |  | 1628 | 3 | 0.24 | 1593 | 1.25 | 77 | 21 | 258 | 4:18 | 15 | 15 | 113 | 0 |  | 0 |  | 600 | N2 | 2021-11-19 15:55 | 2021-11-19 16:48 | 53 | 2021-11-19 15:54 | 53 |  |  |  |  | N |  |  |  | Y | [5 empty] | 0 | 197.56 | [23 empty] | 0.01 | 4.33 | A | [9 empty] | 349 | 657 | 0 | 15 | 0 | 175 | 0 | 499 | 0 | 299 | 0 | 0 | 0 | 0
2021-11-19 | B67637 | 2 | 중탄소 | AE4340 |  | Al 탈산 | B | 32 | 61 | 52100 | 85.23 | D | D |  | D | 1 |  | 1 | 1540 | 1544 | 6700 |  |  | 6700 | 197.97 | 4 | 33844 | 1615 |  | Y | 39 | 37 | [7 empty] | 김규완 | 2 |  |  |  |  | Y |  | 100.6 | 12-3 | 132.4 | 0.02 | A |  | 1605 | 1 | 0.37 | 1547 | 1.43 | 58 | 23 | 225 | 3:45 | 16 | 17 | 0 | 23 | 120 | 113.77 | 0 | 0 | AR | 2021-11-19 16:58 | 2021-11-19 17:38 | 40 | 2021-11-19 16:47 | 51 |  |  |  |  | N | [8 empty] | 5 | 23.31 | 0 | [20 empty] | 0.48 |  |  | 0.08 | 0.08 | A | [9 empty] | 980 | 0 | 215 | 27 | 0 | 201 | 0 | 1406 | 0 | 204 | 0 | 0 | 105 | 22
2021-11-19 | A68221 | 1 | 저탄소 | SCM415H1M | 유사강종연연주 | Al 탈산 | B | 38 | 54 | 51600 | 70.37 | D | D | D |  | 1 | 1 |  | 1540 | 1569 | 6000 |  |  | 6000 | 128.07 | 6 | 46848 | 1633 |  | Y | 43 | 28 | [7 empty] | 김덕진 | 2 |  |  |  |  | Y |  | 104.85 | 12-8 | 0 | 198.04 | A |  | 1630 | 3 | 0.26 | 1598 | 1.19 | 85 | 34 | 283 | 4:43 | 15 | 16 | 114 | 0 |  | 0 |  | 999 | N2 | 2021-11-19 17:07 | 2021-11-19 17:52 | 45 | 2021-11-19 17:06 | 46 |  |  |  |  | N |  |  |  | Y | [5 empty] | 0 | 198.47 | [23 empty] | 0.01 | 6.06 | A | [9 empty] | 928 | 732 | 0 | 0 | 0 | 206 | 0 | 496 | 0 | 295 | 0 | 0 | 0 | 9
2021-11-19 | B67638 | 2 | 중탄소 | AE4340 |  | Al 탈산 | B | 35 | 42 | 52500 | 91.68 | D | D |  | D | 1 |  | 1 | 1540 | 1518 | 9100 |  |  | 9100 | 88.59 | 12 | 102720 | 1617 |  | Y | 49 | 45 | [7 empty] | 김규완 | 2 | [6 empty] | 96.6 | 12-2 | 95.25 | 0 | A |  | 1617 | 1 | 0.32 | 1553 | 1.68 | 64 | 24 | 229 | 3:49 | 18 | 19 | 0 | 24 |  | 94.79 | 0 | 0 | AR | 2021-11-19 18:20 | 2021-11-19 18:45 | 25 | 2021-11-19 18:14 | 31 |  |  |  |  | N | [8 empty] | 4 | 21.88 | 0 | [20 empty] | 0.74 |  |  | 0 | 0 | A | [9 empty] | 1073 | 0 | 247 | 17 | 0 | 208 | 0 | 699 | 0 | 205 | 0 | 0 | 79 | 5
2021-11-19 | A68222 | 1 | 저탄소 | SCM415H1M |  | Al 탈산 | B | 11 | 24 | 52800 | 80.42 | D | D | D |  | 1 | 1 |  | 1540 | 1610 | 4800 |  |  | 4800 | 51.35 | 12 | 93477 | 1629 |  | Y | 41 | 40 | [7 empty] | 김덕진 | 2 |  |  |  |  | Y |  | 102.8 | 13-3 | 0 | 126.18 | A |  | 1629 | 3 | 0.23 | 1585 | 1.1 | 72 | 28 | 513 | 8:33 | 15 | 16 | 115 | 0 |  | 0 |  | 999 | N2 | 2021-11-19 18:26 | 2021-11-19 19:01 | 36 | 2021-11-19 18:25 | 36 |  |  |  |  | N |  |  |  | Y | [5 empty] | 0 | 279.11 | [23 empty] | 0.01 | 7.95 | A | [9 empty] | 1156 | 463 | 0 | 31 | 0 | 233 | 0 | 652 | 0 | 300 | 0 | 0 | 0 | 14
2021-11-19 | B67639 | 2 | 중탄소 | AE4340 |  | Al 탈산 | B | 1 | 63 | 52400 | 87.23 | D | D |  | D | 1 |  | 1 | 1540 | 1513 | 7000 |  |  | 7000 | 68.15 | 12 | 102720 | 1609 |  | Y | 40 | 36 | [7 empty] | 김규완 | 2 |  |  |  |  | Y |  | 89.8 | 11-1 | 94.67 | 0 | A |  | 1604 | 1 | 0.35 | 1538 | 1.54 | 49 | 26 | 223 | 3:43 | 18 | 19 | 0 | 25 |  | 107.21 | 0 | 0 | AR | 2021-11-19 19:29 | 2021-11-19 19:47 | 18 | 2021-11-19 19:18 | 29 |  |  |  |  | N | [8 empty] | 5 | 24.08 | 0 | [20 empty] | 0.48 |  |  | 0.06 | 0.06 | A | [9 empty] | 1016 | 0 | 187 | 25 | 0 | 208 | 0 | 1403 | 0 | 207 | 0 | 0 | 76 | 16
2021-11-19 | A68223 | 1 | 저탄소 | SCM415H1M | TUNDISH교체전 | Al 탈산 | B | 29 | 41 | 51200 | 75.88 | D | D | D |  | 1 | 1 |  | 1540 | 1597 | 5000 |  |  | 5000 | 43.7 | 16 | 114422 | 1631 | 721 | Y | 40 | 23 | [7 empty] | 김덕진 | 2 | [6 empty] | 100.35 | 12-6 | 0 | 213.13 | A |  | 1631 | 3 | 0.25 | 1596 | 0.97 | 83 | 34 | 288 | 4:48 | 15 | 16 | 116 | 0 |  | 0 |  | 999 | N2 | 2021-11-19 19:26 | 2021-11-19 20:07 | 41 | 2021-11-19 19:26 | 41 |  |  |  |  | N |  |  |  | Y | [5 empty] | 0 | 268.96 | [23 empty] | 0.04 | 21.1 | A | [9 empty] | 901 | 706 | 0 | 22 | 0 | 203 | 0 | 497 | 0 | 300 | 0 | 0 | 0 | 7
2021-11-19 | B67640 | 2 | 중탄소 | AE4340 |  | Al 탈산 | B | 6 | 66 | 51600 | 78.17 | D | D |  | D | 1 |  | 1 | 1540 | 1553 | 6500 |  |  | 6500 | 42.68 | 18 | 152298 | 1608 |  | Y | 38 | 34 | [7 empty] | 김규완 | 2 | [6 empty] | 100.3 | 12-1 | 160.01 | 0 | A |  | 1602 | 1 | 0.36 | 1551 | 1.5 | 62 | 30 | 235 | 3:55 | 16 | 17 | 0 | 26 |  | 94.26 | 0 | 0 | AR | 2021-11-19 20:25 | 2021-11-19 20:46 | 20 | 2021-11-19 20:18 | 27 |  |  |  |  | N | [8 empty] | 4 | 20.86 | 0 | [20 empty] | 0.55 |  |  | 0 | 0 | A | [9 empty] | 1136 | 0 | 306 | 34 | 0 | 205 | 0 | 700 | 0 | 207 | 0 | 0 | 0 | 40
2021-11-19 | A68224 | 1 | 중탄소 | SBMA75 | TUNDISH교체 | Al 탈산 | B | 36 | 8 | 53300 | 81.25 | D | D | D |  | 1 | 1 |  | 1530 | 1601 | 5000 |  |  | 5000 | 59.09 | 10 | 84610 | 1633 |  | Y | 40 | 35 | [7 empty] | 차승주 | 2 | [6 empty] | 102.3 | 13-6 | 0.01 | 150.14 | A |  | 1629 | 3 | 0.25 | 1590 | 0.95 | 99 | 40 | 303 | 5:03 | 16 | 20 | 117 | 0 |  | 0 |  | 999 | N2 | 2021-11-19 20:35 | 2021-11-19 21:28 | 53 | 2021-11-19 20:35 | 54 |  |  |  |  | N |  |  |  | Y | [5 empty] | 0 | 301.86 | [19 empty] | 1.99 |  |  |  | 0.07 | 22.76 | A | [9 empty] | 0 | 0 | 0 | 62 | 0 | 202 | 0 | 746 | 0 | 398 | 0 | 0 | 0 | 80 |  |  |  |  | 1
2021-11-19 | B67641 | 2 | 중탄소 | AE4340M7 |  | Al 탈산 | B | 32 | 62 | 51150 | 101 | D | D |  | D | 1 |  | 1 | 1540 | 1523 | 8000 |  |  | 8000 | 175.05 | 6 | 45701 | 1599 | 371 | Y | 43 | 40 | [7 empty] | 김규완 | 2 |  |  |  |  | Y |  | 100.55 | 12-2 | 184.23 | 0 | A |  | 1602 | 1 | 0.35 | 1533 | 1.51 | 45 | 23 | 252 | 4:12 | 18 | 19 | 0 | 27 |  | 108.51 | 0 | 0 | AR | 2021-11-19 21:59 | 2021-11-19 22:04 | 5 | 2021-11-19 21:38 | 26 |  |  |  |  | N | [8 empty] | 4 | 28.75 | 0 | [20 empty] | 0.75 |  |  | 0.5 | 0.5 | A | [9 empty] | 1134 | 0 | 0 | 43 | 0 | 203 | 0 | 698 | 0 | 206 | 0 | 0 | 81 | 13 |  |  | 6
2021-11-19 | A68225 | 1 | 중탄소 | SBMA75 |  | Al 탈산 | B | 38 | 55 | 52100 | 85.62 | D | D | A |  | 1 | 1 |  | 1530 | 1551 | 5800 |  |  | 5800 | 68.55 | 10 | 84610 | 1621 |  | Y | 42 | 28 | [7 empty] | 김덕진 | 2 | [6 empty] | 100.95 | 12-4 | 0 | 187.55 | A |  | 1608 | 3 | 0.24 | 1568 | 0.93 | 77 | 40 | 492 | 8:12 | 16 | 19 | 118 | 0 |  | 0 |  | 999 | N2 | 2021-11-19 21:52 | 2021-11-19 22:28 | 36 | 2021-11-19 21:50 | 38 |  |  |  |  | N |  |  |  | Y | [5 empty] | 0 | 307.44 | [23 empty] | 0 | 0.21 | A | [9 empty] | 25 | 0 | 0 | 26 | 0 | 153 | 0 | 694 | 0 | 496 | 0 | 0 | 96 | 19 |  |  | 2
2021-11-19 | B67642 | 2 | 중탄소 | AE4340M7 |  | Al 탈산 | B | 35 | 43 | 53750 | 96.67 | D | A |  | A | 1 |  | 1 | 1540 | 1540 | 7500 |  |  | 7500 | 80.48 | 12 | 93194 | 1628 |  | Y | 42 | 38 | [7 empty] | 김규완 | 2 |  |  |  |  | Y |  | 104.35 | 12-10 | 183.57 | 0 | A |  | 1616 | 1 | 0.25 | 1545 | 1.43 | 57 | 27 | 191 | 3:11 | 18 | 26 | 0 | 28 |  | 39.93 | 0 | 0 | AR | 2021-11-19 22:56 | 2021-11-19 23:15 | 19 | 2021-11-19 22:45 | 30 |  |  |  |  | N | [8 empty] | 5 | 19.18 | 0 | [20 empty] | 0.79 |  |  | 0.19 | 0.19 | A | [9 empty] | 1112 | 0 | 167 | 24 | 0 | 252 | 0 | 697 | 0 | 207 | 0 | 0 | 77 | 14 |  |  | 6
2021-11-19 | A68226 | 1 | 중탄소 | SBMA75 |  | Al 탈산 | B | 11 | 25 | 53500 | 69.67 | D | A | A |  | 1 | 1 |  | 1530 | 1522 | 6600 |  |  | 6600 | 65 | 12 | 101532 | 1613 |  | Y | 43 | 34 | [7 empty] | 김덕진 | 2 | [6 empty] | 101.4 | 13-1 | 0 | 226.57 | A |  | 1613 | 3 | 0.24 | 1579 | 1.31 | 88 | 35 | 230 | 3:50 | 16 | 16 | 119 | 0 |  | 0 |  | 999 | N2 | 2021-11-19 22:38 | 2021-11-19 23:29 | 51 | 2021-11-19 22:37 | 52 |  |  |  |  | N |  |  |  | Y | [5 empty] | 0 | 192.57 | [23 empty] | 0 | 1.07 | A | [9 empty] | 0 | 0 | 0 | 0 | 0 | 145 | 0 | 691 | 0 | 497 | 0 | 0 | 74 | 25
2021-11-19 | B67643 | 2 | 중탄소 | AE4340M7 | TUNDISH교체전 | Al 탈산 | B | 1 | 64 | 53150 | 95.55 | A | A |  | A | 1 |  | 1 | 1540 | 1540 | 7300 |  |  | 7300 | 67.14 | 15 | 108731 | 1617 |  | Y | 44 | 40 | [7 empty] | 박용우 | 2 |  |  |  |  | Y |  | 102.25 | 12-4 | 182.83 | 0 | A |  | 1608 | 1 | 0.21 | 1555 | 1.3 | 67 | 32 | 248 | 4:08 | 18 | 19 | 0 | 29 |  | 39.18 | 0 | 0 | AR | 2021-11-19 23:55 | 2021-11-20 00:24 | 29 | 2021-11-19 23:40 | 44 |  |  |  |  | N | [8 empty] | 5 | 13.84 | 0 | [20 empty] | 1.29 |  |  | 0.04 | 0.04 | A | [9 empty] | 1081 | 0 | 0 | 0 | 0 | 283 | 0 | 599 | 0 | 323 | 0 | 0 | 0 | 0 |  |  | 6
2021-11-19 | A68227 | 1 | 중탄소 | SBMA75 |  | Al 탈산 | B | 29 | 42 | 51500 | 70.97 | A | A | A |  | 1 | 1 |  | 1530 | 1556 | 4900 |  |  | 4900 | 48.26 | 12 | 101532 | 1595 |  | Y | 45 | 29 |  |  | A68224 |  |  |  |  | 조관훈 | 2 |  |  | Y |  |  |  | 105.6 | 13-1 | 0 | 281.6 | A |  | 1595 | 3 | 0.26 | 1563 | 1.23 | 72 | 28 | 165 | 2:45 | 16 | 17 | 120 | 0 |  | 0 |  | 999 | N2 | 2021-11-19 23:53 | 2021-11-20 00:31 | 38 | 2021-11-19 23:53 | 38 |  |  |  |  | N |  |  |  | Y | [5 empty] | 0 | 187.73 | [23 empty] | 0 | 2.82 | A | [9 empty] | 0 | 0 | 0 | 33 | 0 | 192 | 0 | 594 | 0 | 497 | 0 | 0 | 94 | 58
2021-11-19 | B67644 | 2 | 저탄소 | SCM910M | TUNDISH교체 | Al 탈산 | B | 6 | 67 | 51650 | 107.13 | A | A |  | A | 1 |  | 1 | 1555 | 1530 | 11300 |  |  | 11300 | 115.66 | 12 | 97698 | 1682 |  | Y | 58 | 55 | [7 empty] | 박용우 | 2 | [6 empty] | 103.15 | 12-4 | 153.86 | 0 | A |  | 1689 | 1 | 0.34 | 1610 | 1.72 | 92 | 49 | 257 | 4:17 | 18 | 21 | 0 | 30 | 250 | 238.31 | 0 | 0 | AR | 2021-11-20 01:09 | 2021-11-20 01:58 | 49 | 2021-11-20 00:58 | 60 |  |  |  |  | Y | [8 empty] | 4.5 | 70.52 | 0 | [16 empty] | 0.7 |  |  | 2.61 | 1.16 |  |  | 0.07 | 0.07 | A | [9 empty] | 0 | 3010 | 0 | 387 | 0 | 326 | 0 | 800 | 0 | 367 | 0 | 0 | 0 | 0 |  |  | 9 |  | 1
2021-11-19 | A68228 | 1 | 중탄소 | SBMA75 |  | Al 탈산 | B | 36 | 9 | 53700 | 71.83 | A | A | A |  | 1 | 1 |  | 1530 | 1639 | 3400 |  |  | 3400 | 33.49 | 12 | 101532 | 1600 |  | Y | 41 | 20 |  |  | A68225 |  |  |  |  | 조관훈 | 2 |  |  | Y |  |  |  | 108.35 | 14-2 | 0.24 | 161.18 | A |  | 1600 | 3 | 0.25 | 1563 | 1.19 | 72 | 29 | 269 | 4:29 | 16 | 17 | 121 | 0 |  | 0 |  | 999 | N2 | 2021-11-20 00:53 | 2021-11-20 01:34 | 41 | 2021-11-20 00:53 | 41 |  |  |  |  | N |  |  |  | Y | [5 empty] | 0 | 221.7 | [23 empty] | 0.82 | 3.71 | A | [9 empty] | 73 | 0 | 0 | 108 | 0 | 242 | 0 | 767 | 0 | 643 | 0 | 0 | 48 | 40
2021-11-19 | B67645 | 2 | 저탄소 | SCM910M |  | Al 탈산 | B | 32 | 63 | 52250 | 101.62 | A | A |  | A | 1 |  | 1 | 1555 | 1564 | 7700 |  |  | 7700 | 78.7 | 13 | 97842 | 1654 |  | Y | 53 | 48 | [7 empty] | 박용우 | 2 | [6 empty] | 102.85 | 12-4 | 351.51 | 0 | A |  | 1640 | 1 | 0.25 | 1587 | 1.21 | 69 | 34 | 224 | 3:44 | 18 | 19 | 0 | 31 |  | 21.69 | 0 | 0 | AR | 2021-11-20 02:21 | 2021-11-20 02:59 | 38 | 2021-11-20 02:11 | 48 |  |  |  |  | Y | [8 empty] | 5 | 14.18 | 0 | [20 empty] | 1.06 |  |  | 0.06 | 0.06 | B | [9 empty] | 153 | 2731 | 0 | 148 | 0 | 309 | 0 | 1215 | 0 | 106 | 0 | 0 | 0 | 0 |  |  | 6
2021-11-19 | A68229 | 1 | 중탄소 | SBMA75 |  | Al 탈산 | B | 38 | 56 | 51600 | 69.82 | A | A | A |  | 1 | 1 |  | 1530 | 1592 | 4500 |  |  | 4500 | 44.32 | 12 | 101532 | 1593 |  | Y | 42 | 26 |  |  | A68226 |  |  |  |  | 조관훈 | 2 |  |  | Y |  |  |  | 110.85 | 13-4 | 0 | 208.54 | A |  | 1593 | 3 | 0.24 | 1565 | 1.08 | 74 | 25 | 178 | 2:58 | 16 | 17 | 122 | 0 |  | 0 |  | 999 | N2 | 2021-11-20 01:56 | 2021-11-20 02:38 | 43 | 2021-11-20 01:55 | 44 |  |  |  |  | N |  |  |  | Y | [5 empty] | 0 | 190.61 | [23 empty] | 2.59 | 3.71 | A | [9 empty] | 0 | 0 | 0 | 0 | 0 | 214 | 0 | 745 | 0 | 696 | 0 | 0 | 76 | 53
2021-11-19 | A68230 | 1 | 중탄소 | SBMA75 |  | Al 탈산 | B | 11 | 26 | 53300 | 68.68 | A | A | A |  | 1 | 1 |  | 1530 | 1566 | 5700 |  |  | 5700 | 67.37 | 10 | 84610 | 1591 |  | Y | 42 | 32 |  |  | A68227 |  |  |  |  | 조관훈 | 2 |  |  | Y |  |  |  | 105.45 | 13-5 | 0 | 167.66 | A |  | 1588 | 3 | 0.23 | 1565 | 0.92 | 74 | 21 | 181 | 3:01 | 16 | 17 | 123 | 0 |  | 0 |  | 999 | N2 | 2021-11-20 02:53 | 2021-11-20 03:42 | 49 | 2021-11-20 02:52 | 50 |  |  |  |  | N |  |  |  | Y | [5 empty] | 0 | 181.47 | [23 empty] | 4.06 | 3.71 | A | [9 empty] | 56 | 0 | 0 | 18 | 0 | 155 | 0 | 693 | 0 | 663 | 0 | 0 | 122 | 37
2021-11-19 | B67646 | 2 | 저탄소 | SCM910M |  | Al 탈산 | B | 35 | 44 | 53550 | 93.95 | A | A |  | A | 1 |  | 1 | 1555 | 1570 | 7500 |  |  | 7500 | 76.43 | 12 | 98132 | 1647 |  | Y | 43 | 39 | [7 empty] | 박용우 | 2 | [6 empty] | 103.05 | 12-8 | 180.99 | 0 | A |  | 1629 | 1 | 0.26 | 1577 | 1.11 | 59 | 24 | 211 | 3:31 | 18 | 19 | 0 | 32 |  | 36.13 | 0 | 0 | AR | 2021-11-20 03:24 | 2021-11-20 03:58 | 34 | 2021-11-20 03:16 | 42 |  |  |  |  | Y | [8 empty] | 5 | 12.78 | 0 | [20 empty] | 0.88 |  |  | 0.04 | 0.04 | A | [9 empty] | 133 | 2863 | 0 | 430 | 0 | 388 | 0 | 760 | 0 | 107 | 0 | 0 | 0 | 3 |  |  | 6
2021-11-19 | B67647 | 2 | 저탄소 | SCM910M |  | Al 탈산 | B | 1 | 65 | 53950 | 80.03 | A | A |  | A | 1 |  | 1 | 1555 | 1579 | 6400 |  |  | 6400 | 74.65 | 10 | 85730 | 1658 |  | Y | 40 | 33 | [7 empty] | 박용우 | 2 | [8 empty] | 231.55 | 0 | A |  | 1620 | 1 | 0.23 | 1575 | 1.36 | 57 | 18 | 218 | 3:38 | 18 | 18 | 0 | 33 |  | 20.89 | 0 | 0 | AR | 2021-11-20 04:12 | 2021-11-20 04:57 | 45 | 2021-11-20 04:04 | 53 |  |  |  |  | Y | [8 empty] | 5 | 7.04 | 0 | [20 empty] | 0.98 |  |  | 0 | 0 | B | [9 empty] | 265 | 2676 | 0 | 410 | 0 | 325 | 0 | 654 | 0 | 107 | 0 | 0 | 0 | 0
2021-11-19 | A68231 | 1 | 중탄소 | SBMA75 | TUNDISH교체전 | Al 탈산 | B | 29 | 43 | 51600 | 72.27 | A | A | A |  | 1 | 1 |  | 1530 | 1558 | 5600 |  |  | 5600 | 47.96 | 14 | 116772 | 1590 |  | Y | 44 | 12 |  |  | A68228 |  |  |  |  | 조관훈 | 2 |  | Y |  |  |  |  | 108.2 | 13-4 | 0 | 203.67 | A |  | 1590 | 3 | 0.24 | 1565 | 0.89 | 74 | 27 | 318 | 5:18 | 16 | 17 | 124 | 0 |  | 0 |  | 999 | N2 | 2021-11-20 04:13 | 2021-11-20 04:43 | 30 | 2021-11-20 04:12 | 31 |  |  |  |  | N |  |  |  | Y | [5 empty] | 0 | 203.21 | [23 empty] | 4.08 | 6.92 | A | [9 empty] | 92 | 0 | 214 | 0 | 0 | 193 | 0 | 662 | 0 | 663 | 0 | 0 | 143 | 49
2021-11-19 | B67648 | 2 | 저탄소 | SCM910M | 잔강최소화전 | Al 탈산 | B | 6 | 68 | 51350 | 84.25 | A | A |  | A | 1 |  | 1 | 1555 | 1556 | 7300 |  |  | 7300 | 74.26 | 13 | 98309 | 1657 |  | Y | 43 | 37 | [7 empty] | 박용우 | 2 |  |  | Y |  |  |  | 102.05 | 12-3 | 235.82 | 0 | A |  | 1639 | 1 | 0.25 | 1592 | 1.31 | 74 | 34 | 229 | 3:49 | 18 | 18 | 0 | 34 |  | 39.26 | 0 | 0 | AR | 2021-11-20 05:17 | 2021-11-20 05:52 | 35 | 2021-11-20 05:11 | 41 |  |  |  |  | Y | [8 empty] | 4.5 | 12.44 | 0 | [20 empty] | 0.88 |  |  | 0 | 0 | A | [9 empty] | 217 | 2722 | 0 | 401 | 0 | 354 | 0 | 648 | 0 | 104 | 0 | 0 | 0 | 5
2021-11-19 | A68232 | 1 | 중탄소 | AE51B35M | TUNDISH교체 | Al 탈산 | B | 36 | 10 | 53700 | 79.58 | A | A | A |  | 1 | 1 |  | 1530 | 1578 | 6700 |  |  | 6700 | 65.99 | 12 | 101532 | 1635 |  | Y | 44 | 38 | [10 empty] | Y |  |  |  |  | 105.1 | 13-9 | 192.57 | 0 | A |  | 1635 | 3 | 0.27 | 1592 | 1.19 | 96 | 32 | 301 | 5:01 | 16 | 21 | 125 | 0 |  | 0 |  | 700 | AR | 2021-11-20 05:23 | 2021-11-20 06:09 | 47 | 2021-11-20 05:22 | 47 |  |  |  |  | N |  |  |  | Y | [5 empty] | 162.48 | 73.84 | [19 empty] | 2.01 |  |  |  | 4.08 | 8.54 | A | [9 empty] | 1445 | 39 | 171 | 27 | 0 | 191 | 0 | 695 | 0 | 615 | 0 | 0 | 153 | 38 |  |  |  |  | 1
2021-11-19 | B67649 | 2 | 저탄소 | SCM810M2 | 잔강최소화 | Al 탈산 | B | 32 | 64 | 51500 | 83.48 | A | A |  | B | 1 |  | 1 | 1555 | 1581 | 5900 |  |  | 5900 | 64.44 | 12 | 91563 | 1656 |  | Y | 39 | 31 | [7 empty] | 박용우 | 2 | [8 empty] | 174.36 | 0 | A |  | 1642 | 1 | 0.24 | 1583 | 1.55 | 64 | 14 | 257 | 4:17 | 18 | 19 | 0 | 35 |  | 26.09 | 0 | 0 | AR | 2021-11-20 06:17 | 2021-11-20 07:05 | 48 | 2021-11-20 06:05 | 60 |  |  |  |  | Y | [8 empty] | 4 | 9.06 | 0 | [23 empty] | 0.09 | 0.09 | A | [9 empty] | 321 | 1047 | 0 | 264 | 0 | 294 | 0 | 647 | 0 | 106 | 0 | 0 | 0 | 8 |  |  | 4
2021-11-19 | A68233 | 1 | 중탄소 | AE51B35M |  | Al 탈산 | B | 38 | 57 | 51900 | 74.97 | A | A | B |  | 1 | 1 |  | 1530 | 1561 | 5500 |  |  | 5500 | 54.17 | 12 | 101532 | 1597 |  | Y | 40 | 31 | [10 empty] | Y |  |  |  |  | 103.1 | 12-6 | 168.31 | 0 | A |  | 1597 | 3 | 0.25 | 1569 | 0.82 | 73 | 23 | 310 | 5:10 | 16 | 17 | 126 | 0 |  | 0 |  | 600 | AR | 2021-11-20 06:21 | 2021-11-20 07:17 | 56 | 2021-11-20 06:19 | 58 |  |  |  |  | N |  |  |  | Y | [5 empty] | 176.49 | 20.49 | [23 empty] | 0.01 | 0 | A | [9 empty] | 1428 | 20 | 141 | 47 | 0 | 172 | 0 | 713 | 0 | 611 | 0 | 0 | 97 | 20 |  |  | 4
2021-11-20 | B67650 | 2 | 저탄소 | SCM810M2 |  | Al 탈산 | B | 35 | 45 | 52400 | 103.98 | B | B |  | B | 1 |  | 1 | 1555 | 1532 | 8000 |  |  | 8000 | 81.97 | 14 | 97591 | 1655 |  | Y | 55 | 44 | [7 empty] | 박용우 | 2 | [6 empty] | 102.8 | 12-8 | 217.74 | 0 | A |  | 1639 | 1 | 0.27 | 1578 | 1.44 | 59 | 33 | 260 | 4:20 | 18 | 19 | 0 | 36 |  | 29.43 | 0 | 0 | AR | 2021-11-20 07:49 | 2021-11-20 08:03 | 14 | 2021-11-20 07:35 | 28 |  |  |  |  | Y | [8 empty] | 4.1 | 11 | 0 | [23 empty] | 0.07 | 0.07 | A | [9 empty] | 126 | 1180 | 0 | 82 | 0 | 365 | 0 | 1254 | 0 | 105 | 0 | 0 | 62 | 18 |  |  | 4
2021-11-20 | A68234 | 1 | 중탄소 | AE51B35M |  | Al 탈산 | B | 11 | 27 | 53800 | 74.18 | B | B | B |  | 1 | 1 |  | 1530 | 1525 | 6400 |  |  | 6400 | 63.03 | 12 | 101532 | 1605 |  | Y | 41 | 30 | [7 empty] | 김형철 | 2 |  | Y |  |  |  |  | 103.15 | 13-2 | 148.9 | 0 | A |  | 1605 | 3 | 0.26 | 1566 | 1.26 | 70 | 18 | 282 | 4:42 | 16 | 16 | 127 | 0 |  | 0 |  | 600 | AR | 2021-11-20 07:34 | 2021-11-20 08:23 | 49 | 2021-11-20 07:32 | 51 |  |  |  |  | N |  |  |  | Y | [5 empty] | 125.71 | 77.81 | [23 empty] | 0.02 | 0 | A | [9 empty] | 1482 | 0 | 0 | 7 | 0 | 162 | 0 | 596 | 0 | 547 | 0 | 0 | 42 | 5 |  |  | 5
2021-11-20 | B67651 | 2 | 저탄소 | SCM810M2 |  | Al 탈산 | B | 1 | 66 | 52650 | 84.77 | B | B |  | B | 1 |  | 1 | 1555 | 1568 | 6700 |  |  | 6700 | 68.37 | 13 | 98003 | 1650 |  | Y | 40 | 34 | [7 empty] | 임승우 | 2 | [6 empty] | 103.05 | 12-4 | 227.37 | 0 | A |  | 1644 | 1 | 0.3 | 1582 | 1.6 | 63 | 31 | 248 | 4:08 | 18 | 19 | 0 | 37 | 35 | 35.13 | 0 | 0 | AR | 2021-11-20 08:39 | 2021-11-20 09:02 | 23 | 2021-11-20 08:29 | 33 |  |  |  |  | Y | [8 empty] | 4 | 11.73 | 0 | [23 empty] | 0.07 | 0.07 | A | [9 empty] | 210 | 1129 | 0 | 32 | 0 | 248 | 0 | 906 | 0 | 0 | 0 | 0 | 53 | 12
2021-11-20 | A68235 | 1 | 중탄소 | AE51B35M | 연주종료 | Al 탈산 | B | 29 | 44 | 52100 | 96.72 | B | B |  | B | 1 |  | 1 | 1530 | 1607 | 6100 |  |  | 6100 | 66.23 | 12 | 92100 | 1621 | 361 | Y | 60 | 29 | [7 empty] | 김형철 | 2 | [8 empty] | 171.61 | 0 | A |  | 1604 | 1 | 0.31 | 1552 | 1.55 | 56 | 22 | 237 | 3:57 | 16 | 17 | 0 | 38 |  | 56.83 | 0 | 0 | AR | 2021-11-20 09:08 | 2021-11-20 09:24 | 16 | 2021-11-20 09:01 | 23 | [14 empty] | 16.13 | 0 | [23 empty] | 0.05 | 0.05 | A | [9 empty] | 1472 | 0 | 0 | 41 | 0 | 141 | 0 | 744 | 0 | 595 | 0 | 0 | 64 | 22 |  |  | 4
2021-11-20 | B67652 | 2 | 저탄소 | SCM810M2 | TUNDISH교체전 | Al 탈산 | B | 6 | 69 | 51850 | 83.77 | B | B |  | B | 1 |  | 1 | 1555 | 1571 | 6400 |  |  | 6400 | 74.13 | 11 | 86333 | 1655 | 352 | Y | 45 | 32 | [7 empty] | 임승우 | 2 | [6 empty] | 97.35 | 11-8 | 151.76 | 0 | A |  | 1632 | 1 | 0.26 | 1582 | 1.67 | 63 | 29 | 241 | 4:01 | 18 | 19 | 0 | 39 |  | 26.58 | 0 | 0 | AR | 2021-11-20 09:42 | 2021-11-20 10:00 | 18 | 2021-11-20 09:34 | 27 |  |  |  |  | Y | [8 empty] | 4.3 | 10.3 | 0 | [23 empty] | 0 | 0 | A | [9 empty] | 277 | 1042 | 0 | 32 | 0 | 232 | 0 | 850 | 0 | 0 | 0 | 0 | 53 | 0
2021-11-20 | B67653 | 2 | 중탄소 | SNCM439P | TUNDISH교체 | Al 탈산 | B | 32 | 65 | 51550 | 92.43 | B | B |  | B | 1 |  | 1 | 1540 | 1554 | 8000 |  |  | 8000 | 86.08 | 12 | 92938 | 1640 |  | Y | 45 | 39 |  |  | B67650 | 03 |  |  |  | 임승우 | 2 |  |  | Y |  |  |  | 102.65 | 12-4 | 307.67 | 0 | A |  | 1636 | 1 | 0.3 | 1570 | 0 | 83 | 41 | 263 | 4:23 | 18 | 21 | 0 | 40 |  | 39.32 | 0 | 0 | AR | 2021-11-20 10:51 | 2021-11-20 11:26 | 35 | 2021-11-20 10:42 | 44 |  |  |  |  | N | [8 empty] | 3.6 | 14.35 | 0 | 수소측정중 펄트 | [18 empty] | 1.74 |  |  |  | 0.04 | 0.04 | A | [9 empty] | 1055 | 0 | 251 | 46 | 0 | 212 | 0 | 755 | 0 | 0 | 0 | 0 | 57 | 23 |  |  | 6 |  | 1
2021-11-20 | B67654 | 2 | 중탄소 | SNCM439P |  | Al 탈산 | B | 35 | 46 | 52650 | 88.2 | B | B |  | B | 1 |  | 1 | 1540 | 1556 | 6600 |  |  | 6600 | 68.48 | 12 | 96384 | 1619 |  | Y | 40 | 33 | [7 empty] | 임승우 | 2 | [6 empty] | 102.25 | 12-7 | 198.28 | 0 | A |  | 1608 | 1 | 0.28 | 1551 | 0 | 64 | 33 | 254 | 4:14 | 18 | 21 | 0 | 41 |  | 25.95 | 0 | 0 | AR | 2021-11-20 12:01 | 2021-11-20 12:33 | 32 | 2021-11-20 11:53 | 41 | [14 empty] | 11.39 | 0 | [23 empty] | 0 | 0 | A | [9 empty] | 1108 | 0 | 0 | 18 | 0 | 141 | 0 | 778 | 0 | 0 | 0 | 0 | 52 | 16
2021-11-20 | B67655 | 2 | 중탄소 | SNCM439P |  | Al 탈산 | B | 1 | 67 | 51900 | 87.28 | B | B |  | B | 1 |  | 1 | 1540 | 1532 | 7000 |  |  | 7000 | 78.19 | 16 | 89520 | 1611 |  | Y | 42 | 36 | [7 empty] | 임승우 | 2 | [6 empty] | 103.3 | 12-4 | 204.21 | 0 | A |  | 1601 | 1 | 0.33 | 1552 | 1.32 | 65 | 29 | 238 | 3:58 | 18 | 20 | 0 | 42 |  | 24.36 | 0 | 0 | AR | 2021-11-20 13:05 | 2021-11-20 13:37 | 32 | 2021-11-20 12:56 | 40 |  |  |  |  | N | [8 empty] | 4.1 | 10.13 | 0 | [23 empty] | 0 | 0 | A | [9 empty] | 1177 | 0 | 213 | 22 | 0 | 142 | 0 | 800 | 0 | 0 | 0 | 0 | 51 | 5
2021-11-20 | B67656 | 2 | 중탄소 | SNCM439P |  | Al 탈산 | B | 6 | 70 | 51700 | 88.83 | B | B |  | D | 1 |  | 1 | 1540 | 1522 | 7500 |  |  | 7500 | 78.47 | 15 | 95582 | 1624 |  | Y | 45 | 40 | [7 empty] | 임승우 | 2 | [6 empty] | 102.8 | 12-3 | 174.91 | 0 | A |  | 1599 | 1 | 0.45 | 1549 | 1.35 | 62 | 25 | 235 | 3:55 | 18 | 19 | 0 | 43 |  | 129.6 | 0 | 0 | AR | 2021-11-20 14:09 | 2021-11-20 14:40 | 30 | 2021-11-20 14:02 | 38 |  |  |  |  | N | [8 empty] | 4.2 | 29.65 | 0 | [20 empty] | 0.34 |  |  | 0 | 0 | A | [9 empty] | 1082 | 0 | 181 | 17 | 0 | 131 | 0 | 901 | 0 | 0 | 0 | 0 | 45 | 21
2021-11-20 | A68236 | 1 | 저탄소 | ATA105M2 | 연주시작 | Al 탈산 | B | 29 | 45 | 52100 | 97.88 | B | B | D |  | 1 | 2 |  | 1540 | 1553 | 8300 |  |  | 8300 | 83.25 | 12 | 99694 | 1647 |  | Y | 47 | 41 | [7 empty] | 김형철 | 2 | [6 empty] | 104.4 | 12-10 | 0 | 274.99 | A |  | 1646 | 3 | 0.16 | 1602 | 1.29 | 89 | 37 | 316 | 5:16 | 13 | 20 | 1 | 0 |  | 0 |  | 300 | N2 | 2021-11-20 14:21 | 2021-11-20 14:37 | 17 | 2021-11-20 14:20 | 17 |  |  |  |  | N |  |  |  | N | [5 empty] | 0 | 153.6 | [19 empty] | 1.7 |  |  |  | 16.69 | 0 | A | [9 empty] | 0 | 18 | 0 | 0 | 0 | 157 | 0 | 1487 | 0 | 946 | 0 | 0 | 172 | 13 |  |  |  |  | 1
2021-11-20 | B67657 | 2 | 중탄소 | SNCM439P |  | Al 탈산 | B | 32 | 66 | 51550 | 84.42 | B | D |  | D | 1 |  | 1 | 1540 | 1528 | 7400 |  |  | 7400 | 77.8 | 17 | 95115 | 1604 |  | Y | 43 | 39 | [7 empty] | 임승우 | 2 | [6 empty] | 104.45 | 12-5 | 93.14 | 0 | A |  | 1603 | 1 | 0.39 | 1559 | 1.22 | 72 | 29 | 239 | 3:59 | 18 | 19 | 0 | 44 |  | 60.73 | 0 | 0 | AR | 2021-11-20 15:06 | 2021-11-20 15:49 | 43 | 2021-11-20 14:59 | 49 |  |  |  |  | N | [8 empty] | 4 | 15.15 | 0 | [23 empty] | 0 | 0 | A | [9 empty] | 1017 | 0 | 0 | 46 | 0 | 130 | 0 | 798 | 0 | 0 | 0 | 0 | 79 | 0
2021-11-20 | A68237 | 1 | 저탄소 | ATA105M2 |  | Al 탈산 | B | 36 | 11 | 52800 | 74.55 | B | D | D |  | 1 | 1 |  | 1540 | 1560 | 5200 |  |  | 5200 | 61.46 | 10 | 84610 | 1643 |  | Y | 42 | 25 | [7 empty] | 김덕진 | 2 |  |  |  |  | Y |  | 91.55 | 12-3 | 0 | 243.43 | A |  | 1629 | 3 | 0.16 | 1591 | 1.15 | 78 | 37 | 340 | 5:40 | 13 | 14 | 2 | 0 |  | 0 |  | 350 | N2 | 2021-11-20 15:06 | 2021-11-20 15:36 | 31 | 2021-11-20 15:05 | 31 |  |  |  |  | N |  |  |  | Y | [5 empty] | 0 | 156.05 | [23 empty] | 17.23 | 0.43 | A | [9 empty] | 0 | 0 | 0 | 21 | 0 | 187 | 0 | 1001 | 0 | 400 | 0 | 0 | 161 | 39
2021-11-20 | B67658 | 2 | 중탄소 | SNCM439P | 잔강최소화전 | Al 탈산 | B | 35 | 47 | 52550 | 82.07 | D | D |  | D | 1 |  | 1 | 1540 | 1554 | 6800 |  |  | 6800 | 54.36 | 16 | 125096 | 1608 | 362 | Y | 39 | 35 | [7 empty] | 이기호 | 2 | [6 empty] | 108.55 | 13-3 | 81.73 | 0 | A |  | 1597 | 1 | 0.28 | 1555 | 1.14 | 68 | 29 | 224 | 3:44 | 18 | 19 | 0 | 45 |  | 38.81 | 0 | 0 | AR | 2021-11-20 16:10 | 2021-11-20 17:00 | 50 | 2021-11-20 16:04 | 56 |  |  |  |  | N | [8 empty] | 4 | 11.27 | 0 | [23 empty] | 0 | 0 | A | [9 empty] | 1130 | 0 | 182 | 17 | 0 | 99 | 0 | 699 | 0 | 207 | 0 | 0 | 77 | 11
2021-11-20 | A68238 | 1 | 저탄소 | ATA105M2 |  | Al 탈산 | B | 5 | 1 | 52500 | 69.45 | D | D | D |  | 1 | 1 |  | 1540 | 1544 | 5700 |  |  | 5700 | 56.14 | 12 | 101532 | 1629 |  | Y | 40 | 27 | [7 empty] | 김덕진 | 2 | [6 empty] | 101.1 | 13-6 | 0 | 162.89 | A |  | 1629 | 3 | 0.16 | 1582 | 1.57 | 69 | 23 | 146 | 2:26 | 13 | 13 | 3 | 0 |  | 0 |  | 350 | N2 | 2021-11-20 16:08 | 2021-11-20 16:32 | 24 | 2021-11-20 16:08 | 24 |  |  |  |  | N |  |  |  | Y | [5 empty] | 0 | 144.28 | [20 empty] | 1.36 |  |  | 17.23 | 1.67 | A | [9 empty] | 0 | 0 | 0 | 37 | 0 | 146 | 0 | 497 | 0 | 299 | 0 | 0 | 86 | 29
2021-11-20 | A68239 | 1 | 저탄소 | ATA105M2 |  | Al 탈산 | B | 38 | 58 | 51500 | 62.92 | D | D | D |  | 1 | 1 |  | 1540 | 1572 | 4500 |  |  | 4500 | 53.19 | 10 | 84610 | 1616 |  | Y | 42 | 30 | [7 empty] | 김덕진 | 2 |  |  |  |  | Y |  |  |  | 0 | 145.23 | A |  | 1616 | 3 | 0.16 | 1581 | 1.59 | 68 | 18 | 244 | 4:04 | 13 | 13 | 4 | 0 |  | 0 |  | 350 | N2 | 2021-11-20 17:03 | 2021-11-20 17:35 | 33 | 2021-11-20 17:03 | 33 |  |  |  |  | N |  |  |  | Y | [5 empty] | 0 | 88.49 | [23 empty] | 17.23 | 2.83 | A | [9 empty] | 0 | 0 | 0 | 0 | 0 | 168 | 0 | 646 | 0 | 297 | 0 | 0 | 64 | 33
2021-11-20 | B67659 | 2 | 중탄소 | AE4330VM2 | 잔강최소화 | Al 탈산 | B | 1 | 68 | 53000 | 93.43 | D | D |  | D | 1 |  | 1 | 1540 | 571 | 8900 |  |  | 8900 | 96.95 | 13 | 91803 | 1623 |  | Y | 48 | 44 | [7 empty] | 김규완 | 2 | [6 empty] | 102.6 | 12-3 | 81.52 | 0 | A |  | 1613 | 1 | 0.32 | 1548 | 1.56 | 55 | 17 | 241 | 4:01 | 18 | 19 | 0 | 46 |  | 51.88 | 0 | 0 | AR | 2021-11-20 17:57 | 2021-11-20 18:21 | 24 | 2021-11-20 17:48 | 33 |  |  |  |  | Y | [8 empty] | 4.5 | 13.27 | 0 | [20 empty] | 0.96 |  |  | 0.09 | 0.09 | B | [9 empty] | 1458 | 0 | 259 | 44 | 0 | 203 | 0 | 1496 | 0 | 204 | 0 | 0 | 400 | 42 |  |  | 6
2021-11-20 | A68240 | 1 | 저탄소 | ATA105M2 |  | Al 탈산 | B | 29 | 46 | 51300 | 62.57 | D | D | D |  | 1 | 1 |  | 1540 | 1519 | 6500 |  |  | 6500 | 64.02 | 12 | 101532 | 1639 |  | Y | 40 | 30 | [7 empty] | 김덕진 | 2 |  |  |  |  | Y |  | 92.65 | 11-7 | 0 | 225.97 | A |  | 1639 | 3 | 0.16 | 1598 | 1.86 | 85 | 32 | 133 | 2:13 | 13 | 14 | 5 | 0 |  | 0 |  | 350 | N2 | 2021-11-20 18:08 | 2021-11-20 18:42 | 34 | 2021-11-20 18:07 | 35 |  |  |  |  | N |  |  |  | Y | [5 empty] | 0 | 98.62 | [23 empty] | 17.26 | 4.34 | A | [9 empty] | 0 | 0 | 0 | 25 | 0 | 186 | 0 | 644 | 0 | 395 | 0 | 0 | 0 | 25
2021-11-20 | B67660 | 2 | 중탄소 | AE4330VM2 |  | Al 탈산 | B | 6 | 71 | 52050 | 92.9 | D | D |  | D | 1 |  | 1 | 1540 | 1560 | 8600 |  |  | 8600 | 87.71 | 14 | 98050 | 1614 |  | Y | 47 | 45 | [7 empty] | 김규완 | 2 | [6 empty] | 111.55 | 13-1 | 59.56 | 0 | A |  | 1607 | 1 | 0.34 | 1548 | 1.43 | 55 | 25 | 288 | 4:48 | 18 | 19 | 0 | 47 |  | 49.67 | 0 | 0 | AR | 2021-11-20 19:03 | 2021-11-20 19:22 | 20 | 2021-11-20 18:53 | 29 |  |  |  |  | Y | [8 empty] | 3.5 | 13 | 0 | [20 empty] | 0.72 |  |  | 0.08 | 0.08 | B | [9 empty] | 1555 | 0 | 241 | 56 | 0 | 207 | 0 | 1494 | 0 | 204 | 0 | 0 | 454 | 24 |  |  | 9
2021-11-20 | A68241 | 1 | 저탄소 | ATA105M2 |  | Al 탈산 | B | 36 | 12 | 52300 | 60.23 | D | D | D |  | 1 | 1 |  | 1540 | 1535 | 5700 |  |  | 5700 | 56.14 | 12 | 101532 | 1630 |  | Y | 40 | 26 | [7 empty] | 김덕진 | 2 |  |  |  |  | Y |  |  |  | 0 | 140.11 | A |  | 1630 | 3 | 0.16 | 1590 | 1.9 | 77 | 30 | 257 | 4:17 | 13 | 14 | 6 | 0 |  | 0 |  | 350 | N2 | 2021-11-20 19:12 | 2021-11-20 19:47 | 35 | 2021-11-20 19:12 | 35 |  |  |  |  | N |  |  |  | Y | [5 empty] | 0 | 83.74 | [23 empty] | 17.29 | 5.81 | A | [9 empty] | 0 | 0 | 0 | 32 | 0 | 147 | 0 | 494 | 0 | 299 | 0 | 0 | 0 | 29
2021-11-20 | B67661 | 2 | 중탄소 | AE4330VM2 |  | Al 탈산 | B | 32 | 67 | 52000 | 90.35 | D | D |  | D | 1 |  | 1 | 1540 | 1562 | 8300 |  |  | 8300 | 84.5 | 14 | 98226 | 1604 |  | Y | 47 | 43 | [7 empty] | 김규완 | 2 | [6 empty] | 106.9 | 12-7 | 98.89 | 0 | A |  | 1607 | 1 | 0.31 | 1552 | 1.36 | 59 | 26 | 265 | 4:25 | 18 | 19 | 0 | 48 |  | 56.28 | 0 | 0 | AR | 2021-11-20 20:09 | 2021-11-20 20:34 | 25 | 2021-11-20 20:01 | 33 |  |  |  |  | Y | [8 empty] | 4 | 13.91 | 0 | [20 empty] | 0.72 |  |  | 0.15 | 0.15 | B | [9 empty] | 1477 | 12 | 104 | 48 | 0 | 203 | 0 | 1504 | 0 | 205 | 0 | 0 | 517 | 0 |  |  | 9
2021-11-20 | A68242 | 1 | 저탄소 | ATA105M2 |  | Al 탈산 | B | 5 | 2 | 53500 | 62.58 | D | D | D |  | 1 | 1 |  | 1540 | 1591 | 4100 |  |  | 4100 | 48.46 | 10 | 84610 | 1619 |  | Y | 39 | 20 | [7 empty] | 김덕진 | 2 |  |  |  |  | Y |  | 96.6 | 13-1 | 0.01 | 115.93 | A |  | 1619 | 3 | 0.16 | 1584 | 1.46 | 71 | 26 | 253 | 4:13 | 13 | 13 | 7 | 0 |  | 0 |  | 350 | N2 | 2021-11-20 20:20 | 2021-11-20 20:56 | 36 | 2021-11-20 20:20 | 36 |  |  |  |  | N |  |  |  | Y | [5 empty] | 0 | 7.54 | [23 empty] | 17.35 | 7.35 | A | [9 empty] | 0 | 15 | 0 | 29 | 0 | 183 | 0 | 588 | 0 | 300 | 0 | 0 | 0 | 32
2021-11-20 | B67662 | 2 | 중탄소 | AE4330VM2 |  | Al 탈산 | B | 35 | 48 | 52800 | 94.43 | D | D |  | D | 1 |  | 1 | 1540 | 1559 | 8900 |  |  | 8900 | 93.37 | 13 | 95323 | 1602 |  | Y | 49 | 47 |  |  | B67659 | 03 |  |  |  | 김규완 | 2 |  | Y |  |  | Y |  | 105.5 | 12-10 | 109.37 | 0 | A |  | 1606 | 1 | 0.35 | 1546 | 1.66 | 53 | 23 | 264 | 4:24 | 18 | 19 | 0 | 49 |  | 66.75 | 0 | 0 | AR | 2021-11-20 21:26 | 2021-11-20 21:48 | 22 | 2021-11-20 21:15 | 32 |  |  |  |  | Y | [8 empty] | 3.5 | 16.59 | 0 | [20 empty] | 0.75 |  |  | 0.1 | 0.1 | A | [9 empty] | 1539 | 10 | 244 | 41 | 0 | 221 | 0 | 1510 | 0 | 204 | 0 | 0 | 569 | 7 |  |  | 9
2021-11-20 | A68243 | 1 | 저탄소 | ATA105M2 | TUNDISH교체전 | Al 탈산 | B | 38 | 59 | 49000 | 67.57 | D | D | D |  | 1 | 1 |  | 1540 | 1555 | 5900 |  |  | 5900 | 55.75 | 14 | 105836 | 1613 |  | Y | 41 | 27 | [7 empty] | 김덕진 | 2 |  |  |  |  | Y |  | 106.65 | 12-9 | 0 | 153.17 | A |  | 1613 | 3 | 0.16 | 1585 | 1.04 | 72 | 33 | 134 | 2:14 | 13 | 14 | 8 | 0 |  | 0 |  | 350 | N2 | 2021-11-20 21:27 | 2021-11-20 21:55 | 28 | 2021-11-20 21:27 | 28 |  |  |  |  | N |  |  |  | Y | [5 empty] | 0 | 6.71 | [23 empty] | 17.35 | 8.77 | A | [9 empty] | 0 | 16 | 0 | 29 | 0 | 161 | 0 | 496 | 0 | 395 | 0 | 0 | 81 | 23
2021-11-20 | B67663 | 2 | 중탄소 | AE4330VM2 | 연주종료 | Al 탈산 | B | 1 | 69 | 53050 | 85.8 | D | D |  | A | 1 |  | 1 | 1540 | 1576 | 7400 |  |  | 7400 | 71.19 | 14 | 103948 | 1620 |  | Y | 41 | 38 |  |  | B67660 | 05 |  |  |  | 김규완 | 2 |  | Y |  |  |  |  | 108.55 | 12-9 | 80.93 | 0 | A |  | 1605 | 1 | 0.23 | 1545 | 1.44 | 52 | 19 | 346 | 5:46 | 18 | 18 | 0 | 50 |  | 18.99 | 0 | 0 | AR | 2021-11-20 22:25 | 2021-11-20 23:03 | 38 | 2021-11-20 22:16 | 47 |  |  |  |  | Y | [8 empty] | 4 | 6.81 | 0 | [20 empty] | 1.3 |  |  | 0.06 | 0.06 | A | [9 empty] | 1562 | 0 | 683 | 59 | 0 | 203 | 0 | 1489 | 0 | 206 | 0 | 0 | 564 | 70 |  |  | 11
2021-11-20 | A68244 | 1 | 중탄소 | SM48CH | TUNDISH교체 | Si 탈산 | B | 29 | 47 | 51200 | 66.37 | D | A | A |  | 1 | 1 |  | 1530 | 1574 | 5500 |  |  | 5500 | 54.17 | 12 | 101532 | 1627 |  | Y | 41 | 28 | [7 empty] | 김덕진 | 2 | [8 empty] | 0 | 237.42 | A |  | 1627 | 3 | 0.15 | 1580 | 1.81 | 89 | 25 | 166 | 2:46 | 16 | 20 | 9 | 0 |  | 0 |  | 888 | N2 | 2021-11-20 22:33 | 2021-11-20 23:16 | 45 | 2021-11-20 22:33 | 45 |  |  |  |  | Y |  |  |  | Y | [5 empty] | 0 | 11.36 | [19 empty] | 2.47 | 1.51 |  |  | 17.35 | 10.23 | A | [9 empty] | 60 | 0 | 205 | 0 | 0 | 175 | 0 | 602 | 0 | 498 | 0 | 0 | 124 | 60 |  |  |  |  | 1
2021-11-20 | A68245 | 1 | 중탄소 | SM48CH |  | Si 탈산 | B | 36 | 13 | 52500 | 65.15 | A | A | A |  | 1 | 1 |  | 1530 | 1527 | 5100 |  |  | 5100 | 60.28 | 10 | 84610 | 1614 |  | Y | 39 | 28 | [7 empty] | 조관훈 | 2 |  |  |  |  | Y |  |  |  | 0 | 227.35 | A |  | 1614 | 3 | 0.16 | 1577 | 1.48 | 86 | 34 | 227 | 3:47 | 16 | 18 | 10 | 0 |  | 0 |  | 888 | N2 | 2021-11-20 23:33 | 2021-11-21 00:20 | 47 | 2021-11-20 23:32 | 48 |  |  |  |  | Y |  |  |  | Y | [5 empty] | 0 | 128.63 | [23 empty] | 17.35 | 26.57 | A | [9 empty] | 54 | 0 | 0 | 0 | 0 | 126 | 0 | 499 | 0 | 400 | 0 | 0 | 57 | 28
2021-11-20 | A68246 | 1 | 중탄소 | SM48CH |  | Si 탈산 | B | 5 | 3 | 53600 | 66.75 | A | A | A |  | 1 | 1 |  | 1530 | 1532 | 4800 |  |  | 4800 | 56.73 | 10 | 84610 | 1601 |  | Y | 37 | 29 | [7 empty] | 조관훈 | 2 |  |  |  |  | Y |  | 95.5 | 12-9 | 0 | 132.33 | A |  | 1601 | 3 | 0.16 | 1563 | 1.31 | 72 | 27 | 299 | 4:59 | 16 | 20 | 11 | 0 |  | 0 |  | 999 | N2 | 2021-11-21 00:34 | 2021-11-21 01:15 | 41 | 2021-11-21 00:33 | 43 |  |  |  |  | Y |  |  |  | Y | [5 empty] | 0 | 158.22 | [23 empty] | 17.35 | 27.94 | A | [9 empty] | 0 | 0 | 103 | 13 | 0 | 160 | 0 | 498 | 0 | 397 | 0 | 0 | 66 | 25
2021-11-20 | A68247 | 1 | 중탄소 | SM48CH |  | Si 탈산 | B | 38 | 60 | 51200 | 65.88 | A | A | A |  | 1 | 1 |  | 1530 | 1533 | 5800 |  |  | 5800 | 57.12 | 12 | 101532 | 1589 |  | Y | 42 | 32 |  |  | A68244 |  |  |  |  | 조관훈 | 2 |  | Y | [6 empty] | 0 | 180.2 | A |  | 1589 | 3 | 0.17 | 1557 | 1.33 | 66 | 29 | 303 | 5:03 | 16 | 16 | 12 | 0 |  | 0 |  | 999 | N2 | 2021-11-21 01:46 | 2021-11-21 02:12 | 27 | 2021-11-21 01:46 | 27 | [14 empty] | 0 | 11.35 | [23 empty] | 17.35 | 29.52 | A | [9 empty] | 101 | 0 | 0 | 0 | 0 | 128 | 0 | 743 | 0 | 598 | 0 | 0 | 136 | 10
2021-11-20 | A68248 | 1 | 중탄소 | SM48CH |  | Si 탈산 | B | 29 | 48 | 50300 | 60.15 | A | A | A |  | 1 | 1 |  | 1530 | 1514 | 5300 |  |  | 5300 | 52.2 | 12 | 101532 | 1599 |  | Y | 37 | 26 |  |  | A68245 |  |  |  |  | 조관훈 | 2 |  | Y | [6 empty] | 0 | 193.98 | A |  | 1599 | 3 | 0.16 | 1561 | 1.65 | 70 | 25 | 248 | 4:08 | 16 | 17 | 13 | 0 |  | 0 |  | 999 | N2 | 2021-11-21 02:43 | 2021-11-21 03:19 | 37 | 2021-11-21 02:42 | 38 | [14 empty] | 0 | 105.52 | [23 empty] | 17.35 | 30.78 | A | [9 empty] | 0 | 0 | 121 | 0 | 0 | 127 | 0 | 498 | 0 | 399 | 0 | 0 | 66 | 26
2021-11-20 | B67664 | 2 | 저탄소 | FPA-20NICRMOHM2 | 연주시작 | Si 탈산 | B | 6 | 72 | 52800 | 170.33 | A | A |  | A | 1 |  | 1 | 1555 | 1588 | 13500 |  |  | 13500 | 132.96 | 12 | 101532 | 1679 |  | Y | 108 | 75 | [7 empty] | 박용우 | 2 |  |  |  |  | Y |  | 101.35 | 12-1 | 10.11 | 231.66 | A |  | 1666 | 1 | 0.26 | 1593 | 1.66 | 85 | 31 | 222 | 3:42 | 16 | 21 | 0 | 51 | 40 | 30.45 | 0 | 0 | N2 | 2021-11-21 05:26 | 2021-11-21 05:40 | 14 | 2021-11-21 05:03 | 37 |  |  |  |  | N | [8 empty] | 4.5 | 10.54 | 0 | 대기래들 | [18 empty] | 1.64 |  |  |  | 0.6 | 0.6 | B | [9 empty] | 1024 | 0 | 0 | 540 | 0 | 199 | 0 | 1105 | 0 | 156 | 0 | 0 | 158 | 12 |  |  | 6 |  | 1
2021-11-20 | A68249 | 1 | 중탄소 | SM48CH |  | Si 탈산 | B | 36 | 14 | 52500 | 66.12 | A | A | A |  | 1 | 1 |  | 1530 | 1529 | 5400 |  |  | 5400 | 53.19 | 12 | 101532 | 1592 |  | Y | 39 | 29 |  |  | A68246 |  |  |  |  | 조관훈 | 2 | [6 empty] | 101.95 | 13-4 | 0 | 148.76 | A |  | 1592 | 3 | 0.16 | 1561 | 1.24 | 70 | 27 | 292 | 4:52 | 16 | 16 | 14 | 0 |  | 0 |  | 999 | N2 | 2021-11-21 03:46 | 2021-11-21 04:20 | 34 | 2021-11-21 03:44 | 36 | [14 empty] | 0 | 106.67 | [23 empty] | 0 | 0 | A | [9 empty] | 18 | 0 | 0 | 0 | 0 | 126 | 0 | 693 | 0 | 596 | 0 | 0 | 125 | 25
2021-11-20 | A68250 | 1 | 중탄소 | SM48CH |  | Si 탈산 | B | 5 | 4 | 53000 | 59.2 | A | A | A |  | 1 | 1 |  | 1530 | 1543 | 4500 |  |  | 4500 | 44.32 | 12 | 101532 | 1596 |  | Y | 37 | 25 |  |  | A68247 |  |  |  |  | 조관훈 | 2 |  | Y | [6 empty] | 0 | 119.66 | A |  | 1596 | 3 | 0.16 | 1554 | 1.91 | 63 | 19 | 248 | 4:08 | 16 | 16 | 15 | 0 |  | 0 |  | 300 | N2 | 2021-11-21 04:34 | 2021-11-21 05:21 | 46 | 2021-11-21 04:34 | 46 | [14 empty] | 0 | 106.84 | [23 empty] | 0 | 1.07 | A | [9 empty] | 92 | 0 | 0 | 0 | 0 | 127 | 0 | 498 | 0 | 397 | 0 | 0 | 68 | 35
2021-11-20 | A68251 | 1 | 중탄소 | SM48CH | TUNDISH교체전 | Si 탈산 | B | 38 | 61 | 51600 | 70.62 | A | A | A |  | 1 | 1 |  | 1530 | 1553 | 5700 |  |  | 5700 | 61.73 | 12 | 92340 | 1594 |  | Y | 42 | 31 |  |  | A68248 |  |  |  |  | 조관훈 | 2 |  |  | Y |  |  |  | 111.15 | 13-3 | 0 | 168.6 | A |  | 1594 | 3 | 0.16 | 1563 | 1.11 | 72 | 26 | 309 | 5:09 | 16 | 17 | 16 | 0 |  | 0 |  | 300 | N2 | 2021-11-21 05:44 | 2021-11-21 06:19 | 35 | 2021-11-21 05:43 | 36 |  |  |  |  | Y |  |  |  | Y | [5 empty] | 0 | 105.43 | [23 empty] | 0 | 2.61 | A | [9 empty] | 44 | 0 | 0 | 0 | 0 | 127 | 0 | 695 | 0 | 593 | 0 | 0 | 142 | 23
2021-11-20 | B67665 | 2 | 저탄소 | FPA-20NICRMOHM2 |  | Si 탈산 | B | 35 | 49 | 51000 | 105.03 | A | A |  | C | 1 |  | 1 | 1555 | 1543 | 9200 |  |  | 9200 | 90.61 | 12 | 101532 | 1655 | 364 | Y | 52 | 47 | [13 empty] | Y |  | 106.8 | 13-1 | 0 | 204.8 | A |  | 1655 | 1 | 0.31 | 1582 | 1.72 | 74 | 40 | 336 | 5:36 | 16 | 17 | 0 | 52 |  | 21.17 | 0 | 0 | N2 | 2021-11-21 06:46 | 2021-11-21 06:59 | 12 | 2021-11-21 06:29 | 30 |  |  |  |  | N | [8 empty] | 4 | 7.14 | 0 | [23 empty] | 0.19 | 0.19 | B | [9 empty] | 877 | 83 | 0 | 739 | 0 | 0 | 0 | 1056 | 0 | 0 | 0 | 0 | 237 | 31 |  |  | 6
2021-11-20 | A68252 | 1 | 고탄소 | STB2 | TUNDISH교체 | Al 탈산 | B | 29 | 49 | 50700 | 87.88 | A | C | C |  | 1 | 1 |  | 1520 | 1537 | 7500 |  |  | 7500 | 88.64 | 10 | 84610 | 1581 |  | Y | 51 | 44 |  |  | A68249 |  |  |  |  | 조관훈 | 2 |  |  | Y |  |  |  | 103.4 | 12-8 | 272 | 0 | A |  | 1592 | 3 | 0.17 | 1543 | 1.4 | 87 | 30 | 297 | 4:57 | 25 | 25 | 17 | 0 |  | 0 |  | 300 | AR | 2021-11-21 07:00 | 2021-11-21 07:49 | 49 | 2021-11-21 06:58 | 51 |  |  |  |  | Y |  |  |  | Y | [5 empty] | 106.68 | 25.15 | [19 empty] | 1.74 |  |  |  | 0.05 | 0 | A | [9 empty] | 0 | 56 | 160 | 0 | 0 | 128 | 0 | 992 | 0 | 809 | 0 | 0 | 204 | 20 |  |  |  |  | 1
2021-11-21 | B67666 | 2 | 저탄소 | FPA-20NICRMOHM2 |  | Si 탈산 | B | 32 | 68 | 52400 | 105.67 | C | C |  | C | 1 |  | 1 | 1555 | 1515 | 9800 |  |  | 9800 | 105.3 | 11 | 93071 | 1670 |  | Y | 50 | 47 | [7 empty] | 추창도 | 2 |  |  |  |  | Y |  | 100 | 12-1 | 0 | 227.37 | A |  | 1656 | 1 | 0.32 | 1573 | 1.85 | 65 | 28 | 407 | 6:47 | 16 | 17 | 0 | 53 |  | 40.91 | 0 | 0 | N2 | 2021-11-21 07:52 | 2021-11-21 08:09 | 17 | 2021-11-21 07:36 | 33 |  |  |  |  | N | [8 empty] | 4.7 | 14.98 | 0 | [23 empty] | 0.43 | 0.43 | B | [9 empty] | 86 | 712 | 224 | 458 | 0 | 0 | 0 | 954 | 0 | 156 | 0 | 0 | 158 | 10 |  |  | 6
2021-11-21 | A68253 | 1 | 고탄소 | STB2 |  | Al 탈산 | B | 16 | 31 | 52200 | 81.2 | C | C | C |  | 1 | 1 |  | 1520 | 1586 | 4900 |  |  | 4900 | 57.91 | 10 | 84610 | 1567 |  | Y | 41 | 29 | [7 empty] | 이호남 | 2 | [6 empty] | 98.35 | 12-6 | 303.37 | 0 | A |  | 1566 | 3 | 0.16 | 1522 | 1.1 | 66 | 31 | 285 | 4:45 | 25 | 25 | 18 | 0 |  | 0 |  | 300 | AR | 2021-11-21 07:58 | 2021-11-21 08:52 | 54 | 2021-11-21 07:57 | 55 |  |  |  |  | Y |  |  |  | Y | [5 empty] | 91.11 | 52.24 | [20 empty] | 1.22 |  |  | 2.87 | 0 | A | [9 empty] | 0 | 0 | 118 | 24 | 0 | 129 | 0 | 496 | 0 | 397 | 0 | 0 | 74 | 20
2021-11-21 | B67667 | 2 | 저탄소 | FPA-20NICRMOHM2 |  | Si 탈산 | B | 1 | 70 | 51950 | 104.8 | C | C |  | C | 1 |  | 1 | 1555 | 1516 | 9200 |  |  | 9200 | 98.85 | 11 | 93071 | 1658 |  | Y | 51 | 44 | [7 empty] | 추창도 | 2 |  |  |  |  | Y |  | 93.95 | 11-4 | 0 | 205.71 | A |  | 1651 | 1 | 0.27 | 1579 | 1.81 | 71 | 29 | 331 | 5:31 | 16 | 17 | 0 | 54 |  | 23.64 | 0 | 0 | N2 | 2021-11-21 08:56 | 2021-11-21 09:12 | 16 | 2021-11-21 08:39 | 34 |  |  |  |  | N | [8 empty] | 5 | 8.39 | 0 | [23 empty] | 0.6 | 0.6 | B | [9 empty] | 134 | 603 | 0 | 601 | 0 | 0 | 0 | 1008 | 0 | 0 | 0 | 0 | 165 | 8 |  |  | 6
2021-11-21 | A68254 | 1 | 고탄소 | STB2 |  | Al 탈산 | B | 36 | 15 | 0 | 79.23 | C | C | C |  | 1 | 1 |  | 1520 | 1554 | 5500 |  |  | 5500 | 54.17 | 12 | 101532 | 1550 | 723 | Y | 42 | 31 | [7 empty] | 이호남 | 2 | [6 empty] | 158.4 |  | 211.87 | 0 | A |  | 1557 | 3 | 0.17 | 1515 | 1.14 | 59 | 32 | 251 | 4:11 | 25 | 25 | 19 | 0 |  | 0 |  | 300 | AR | 2021-11-21 09:06 | 2021-11-21 09:53 | 47 | 2021-11-21 09:05 | 48 |  |  |  |  | Y |  |  |  | Y | [5 empty] | 89.21 | 40.36 | [20 empty] | 1.33 |  |  | 5.76 | 0 | B | [9 empty] | 0 | 36 | 248 | 0 | 0 | 126 | 0 | 646 | 0 | 397 | 0 | 0 | 139 | 0
2021-11-21 | B67668 | 2 | 저탄소 | FPA-20NICRMOHM2 |  | Si 탈산 | B | 6 | 73 | 50850 | 101.02 | C | C |  | C | 1 |  | 1 | 1555 | 1543 | 8900 |  |  | 8900 | 87.66 | 12 | 101532 | 1641 |  | Y | 48 | 43 | [7 empty] | 추창도 | 2 |  |  |  |  | Y |  | 103.95 | 12-3 | 0 | 219.31 | A |  | 1639 | 1 | 0.3 | 1575 | 1.54 | 67 | 34 | 294 | 4:54 | 16 | 17 | 0 | 55 |  | 41.51 | 0 | 0 | N2 | 2021-11-21 09:57 | 2021-11-21 10:13 | 16 | 2021-11-21 09:39 | 34 | [14 empty] | 13.32 | 0 | [23 empty] | 0.25 | 0.25 | B | [9 empty] | 964 | 303 | 0 | 507 | 0 | 0 | 0 | 549 | 0 | 0 | 0 | 0 | 154 | 0 |  |  | 6
2021-11-21 | A68255 | 1 | 고탄소 | STB2 |  | Al 탈산 | B | 5 | 5 | 53600 | 88.13 | C | C | C |  | 1 | 1 |  | 1520 | 1552 | 6100 |  |  | 6100 | 60.08 | 12 | 101532 | 1549 |  | Y | 44 | 35 | [7 empty] | 이호남 | 2 |  |  | Y |  |  |  | 108.55 | 14-4 | 265.26 | 0 | A |  | 1552 | 3 | 0.16 | 1507 | 1.07 | 51 | 32 | 290 | 4:50 | 25 | 25 | 20 | 0 |  | 0 |  | 300 | AR | 2021-11-21 10:32 | 2021-11-21 10:58 | 26 | 2021-11-21 10:30 | 28 |  |  |  |  | Y |  |  |  | Y | [5 empty] | 184.98 | 131.56 | [20 empty] | 0.748 |  |  | 0.11 | 0 | A | [9 empty] | 0 | 48 | 295 | 16 | 0 | 125 | 0 | 714 | 0 | 546 | 0 | 0 | 168 | 60
2021-11-21 | B67669 | 2 | 저탄소 | FPA-20NICRMOHM2 |  | Si 탈산 | B | 38 | 62 | 52350 | 103.37 | C | C |  | C | 1 |  | 1 | 1555 | 1537 | 9500 |  |  | 9500 | 93.57 | 12 | 101532 | 1644 | 358 | Y | 52 | 45 | [7 empty] | 추창도 | 2 |  |  |  |  | Y |  | 104.65 | 12-6 | 0 | 160.12 | A |  | 1652 | 1 | 0.32 | 1581 | 1.83 | 73 | 36 | 307 | 5:07 | 16 | 17 | 0 | 56 |  | 34.44 | 0 | 0 | N2 | 2021-11-21 11:08 | 2021-11-21 11:22 | 14 | 2021-11-21 10:52 | 30 | [14 empty] | 10.55 | 0 | [23 empty] | 0.44 | 0.44 | B | [9 empty] | 633 | 381 | 249 | 548 | 0 | 0 | 0 | 549 | 0 | 0 | 0 | 0 | 134 | 8 |  |  | 6
2021-11-21 | A68256 | 1 | 고탄소 | STB2 |  | Al 탈산 | B | 29 | 50 | 51200 | 80.3 | C | C | C |  | 1 | 1 |  | 1520 | 1555 | 5400 |  |  | 5400 | 53.19 | 12 | 101532 | 1552 |  | Y | 41 | 34 | [7 empty] | 이호남 | 2 |  |  | Y |  | N |  | 109.4 | 13-4 | 183.83 | 0 | A |  | 1552 | 3 | 0.17 | 1518 | 0.89 | 62 | 23 | 254 | 4:14 | 25 | 25 | 21 | 0 |  | 0 |  | 350 | AR | 2021-11-21 11:26 | 2021-11-21 12:04 | 38 | 2021-11-21 11:26 | 38 |  |  |  |  | Y |  |  |  | Y | [5 empty] | 100.33 | 48.31 | [20 empty] | 1.132 |  |  | 1.18 | 0 | A | [9 empty] | 0 | 43 | 278 | 10 | 0 | 128 | 0 | 937 | 0 | 684 | 0 | 0 | 225 | 36
2021-11-21 | B67670 | 2 | 저탄소 | FPA-20NICRMOHM2 |  | Si 탈산 | B | 35 | 50 | 51900 | 105.6 | C | C |  | C | 1 |  | 1 | 1555 | 1550 | 9000 |  |  | 9000 | 88.64 | 12 | 101532 | 1651 |  | Y | 50 | 44 | [7 empty] | 추창도 | 2 |  |  |  |  | Y |  | 104.2 | 12-8 | 0 | 156.12 | A |  | 1649 | 1 | 0.3 | 1582 | 0 | 74 | 30 | 334 | 5:34 | 16 | 16 | 0 | 57 |  | 25.96 | 0 | 0 | N2 | 2021-11-21 12:15 | 2021-11-21 12:32 | 17 | 2021-11-21 11:55 | 37 | [14 empty] | 8.35 | 0 | [23 empty] | 0.48 | 0.48 | B | [9 empty] | 1060 | 103 | 0 | 836 | 0 | 0 | 0 | 848 | 0 | 0 | 0 | 0 | 130 | 18 |  |  | 6
2021-11-21 | A68257 | 1 | 고탄소 | STB2 |  | Al 탈산 | B | 16 | 32 | 52700 | 77.8 | C | C | C |  | 1 | 1 |  | 1520 | 1536 | 5300 |  |  | 5300 | 52.2 | 12 | 101532 | 1556 |  | Y | 45 | 30 | [7 empty] | 이호남 | 2 |  |  | Y | [5 empty] | 230.31 | 0 | A |  | 1550 | 3 | 0.16 | 1517 | 1.03 | 61 | 31 | 273 | 4:33 | 25 | 25 | 22 | 0 |  | 0 |  | 300 | AR | 2021-11-21 12:27 | 2021-11-21 13:11 | 43 | 2021-11-21 12:26 | 44 |  |  |  |  | Y |  |  |  | Y | [5 empty] | 90.59 | 10.89 | [20 empty] | 0.881 |  |  | 3.1 | 0 | A | [9 empty] | 0 | 25 | 262 | 0 | 0 | 126 | 0 | 913 | 0 | 683 | 0 | 0 | 158 | 32
2021-11-21 | B67671 | 2 | 저탄소 | FPA-20NICRMOHM2 |  | Si 탈산 | B | 32 | 69 | 51100 | 111.62 | C | C |  | C | 1 |  | 1 | 1555 | 1537 | 9600 |  |  | 9600 | 100.63 | 12 | 95400 | 1645 |  | Y | 53 | 50 | [7 empty] | 추창도 | 2 |  |  |  |  | Y |  | 100.9 | 12-1 | 0 | 254.22 | A |  | 1649 | 1 | 0.32 | 1574 | 1.76 | 66 | 29 | 270 | 4:30 | 18 | 19 | 0 | 58 |  | 38.01 | 0 | 0 | N2 | 2021-11-21 13:24 | 2021-11-21 13:47 | 23 | 2021-11-21 13:03 | 44 |  |  |  |  | N | [9 empty] | 12.79 | 0 | [23 empty] | 1.07 | 1.07 | B | [9 empty] | 873 | 203 | 0 | 805 | 0 | 0 | 0 | 553 | 0 | 0 | 0 | 0 | 135 | 0 |  |  | 4
2021-11-21 | A68258 | 1 | 고탄소 | STB2 |  | Al 탈산 | B | 36 | 16 | 52900 | 82.07 | C | C | C |  | 1 | 1 |  | 1520 | 1575 | 4600 |  |  | 4600 | 45.31 | 12 | 101532 | 1556 |  | Y | 41 | 26 | [7 empty] | 이호남 | 2 |  | Y |  |  |  |  | 105.95 | 13-8 | 194.94 | 0 | A |  | 1557 | 3 | 0.16 | 1517 | 1 | 61 | 23 | 259 | 4:19 | 25 | 25 | 23 | 0 |  | 0 |  | 300 | AR | 2021-11-21 13:42 | 2021-11-21 14:14 | 32 | 2021-11-21 13:39 | 34 |  |  |  |  | Y |  |  |  | Y | [5 empty] | 98.33 | 49.44 | [20 empty] | 1.224 |  |  | 8.05 | 0 | A | [9 empty] | 0 | 27 | 264 | 25 | 0 | 126 | 0 | 715 | 0 | 550 | 0 | 0 | 172 | 16
2021-11-21 | B67672 | 2 | 저탄소 | FPA-20NICRMOHM2 | TUNDISH교체전 | Si 탈산 | B | 6 | 74 | 51250 | 109.77 | C | C |  | D | 1 |  | 1 | 1555 | 1526 | 9500 |  |  | 9500 | 88.47 | 14 | 107375 | 1640 |  | Y | 56 | 47 | [7 empty] | 추창도 | 2 |  |  |  |  | Y |  | 102.95 | 12-2 | 0.17 | 195.47 | A |  | 1646 | 1 | 0.44 | 1572 | 2.03 | 64 | 30 | 319 | 5:19 | 16 | 17 | 0 | 59 | 500 | 206.75 | 0 | 0 | N2 | 2021-11-21 14:30 | 2021-11-21 14:56 | 26 | 2021-11-21 14:10 | 46 |  |  |  |  | N | [8 empty] | 4 | 6.89 | 36.18 | [23 empty] | 0.62 | 0.62 | B | [9 empty] | 271 | 619 | 85 | 417 | 0 | 0 | 0 | 850 | 0 | 0 | 0 | 0 | 131 | 16 |  |  | 6
2021-11-21 | A68259 | 1 | 고탄소 | STB2 |  | Al 탈산 | B | 5 | 6 | 52600 | 78.57 | C | C | D |  | 1 | 1 |  | 1520 | 1558 | 4000 |  |  | 4000 | 47.28 | 10 | 84610 | 1562 |  | Y | 40 | 24 | [7 empty] | 이호남 | 2 |  |  | Y |  |  |  | 96.6 | 12-10 | 212.31 | 0 | A |  | 1562 | 3 | 0.17 | 1527 | 0.92 | 71 | 26 | 259 | 4:19 | 25 | 25 | 24 | 0 |  | 0 |  | 350 | AR | 2021-11-21 14:38 | 2021-11-21 15:20 | 41 | 2021-11-21 14:37 | 43 |  |  |  |  | Y |  |  |  | Y | [5 empty] | 104.67 | 44.91 | [20 empty] | 1.151 |  |  | 9.27 | 0 | A | [9 empty] | 0 | 18 | 220 | 0 | 0 | 128 | 0 | 497 | 0 | 396 | 0 | 0 | 0 | 50
2021-11-21 | B67673 | 2 | 저탄소 | SBC90B2 | TUNDISH교체 | Al 탈산 | B | 38 | 63 | 52350 | 105.47 | D | D |  | D | 1 |  | 1 | 1555 | 1554 | 10600 |  |  | 10600 | 110.97 | 12 | 95520 | 1655 |  | Y | 55 | 51 | [7 empty] | 김규완 | 2 |  |  |  |  | Y |  | 106.15 | 12-8 | 250 | 0 | A |  | 1658 | 1 | 0.45 | 1581 | 1.79 | 80 | 38 | 243 | 4:03 | 18 | 19 | 0 | 60 |  | 145.37 | 0 | 0 | AR | 2021-11-21 15:54 | 2021-11-21 16:30 | 35 | 2021-11-21 15:41 | 48 |  |  |  |  | Y | [8 empty] | 4 | 32.19 | 0 | [16 empty] | 0.6 |  |  | 1.52 |  |  |  | 0.13 | 0.13 | B | [9 empty] | 1382 | 0 | 0 | 269 | 0 | 214 | 0 | 997 | 0 | 208 | 0 | 0 | 298 | 0 |  |  | 6 |  | 1
2021-11-21 | A68260 | 1 | 고탄소 | STB2 |  | Al 탈산 | B | 29 | 51 | 50400 | 99.3 | D | D | D |  | 1 | 1 |  | 1520 | 1533 | 6400 |  |  | 6400 | 63.03 | 12 | 101532 | 1574 |  | Y | 51 | 36 | [7 empty] | 김덕진 | 2 |  |  | Y |  |  |  | 114 | 13-8 | 293.73 | 0 | A |  | 1561 | 3 | 0.17 | 1522 | 0.81 | 66 | 35 | 291 | 4:51 | 25 | 25 | 25 | 0 |  | 0 |  | 350 | AR | 2021-11-21 15:58 | 2021-11-21 16:20 | 21 | 2021-11-21 15:58 | 22 |  |  |  |  | Y |  |  |  | Y | [5 empty] | 106.87 | 104.77 | [20 empty] | 1.098 |  |  | 11.04 | 0 | A | [9 empty] | 0 | 22 | 293 | 34 | 0 | 128 | 0 | 496 | 0 | 400 | 0 | 0 | 0 | 67
2021-11-21 | A68261 | 1 | 고탄소 | STB2 |  | Al 탈산 | B | 16 | 33 | 50000 | 83.73 | D | D | D |  | 1 | 1 |  | 1520 | 1531 | 5400 |  |  | 5400 | 53.19 | 12 | 101532 | 1558 |  | Y | 40 | 30 | [7 empty] | 김덕진 | 2 |  |  | Y |  |  |  | 112.15 | 14-1 | 224.29 | 0 | A |  | 1559 | 3 | 0.17 | 1521 | 0.88 | 65 | 26 | 266 | 4:26 | 25 | 25 | 26 | 0 |  | 0 |  | 350 | AR | 2021-11-21 16:52 | 2021-11-21 17:31 | 39 | 2021-11-21 16:51 | 39 |  |  |  |  | Y |  |  |  | Y | [5 empty] | 106.01 | 73.12 | [20 empty] | 0.76 |  |  | 12.24 | 0 | A | [9 empty] | 0 | 26 | 313 | 34 | 0 | 128 | 0 | 498 | 0 | 398 | 0 | 0 | 0 | 44
2021-11-21 | B67674 | 2 | 저탄소 | SBC90B2 |  | Al 탈산 | B | 35 | 51 | 52150 | 87.63 | D | D |  | D | 1 |  | 1 | 1555 | 1549 | 8200 |  |  | 8200 | 85.85 | 12 | 95520 | 1643 |  | Y | 43 | 39 | [7 empty] | 김규완 | 2 |  |  |  |  | Y |  |  |  | 247.91 | 0 | A |  | 1632 | 1 | 0.38 | 1565 | 1.57 | 64 | 30 | 231 | 3:51 | 18 | 19 | 0 | 61 |  | 62.72 | 0 | 0 | AR | 2021-11-21 16:49 | 2021-11-21 17:28 | 39 | 2021-11-21 16:40 | 48 |  |  |  |  | Y | [8 empty] | 4.5 | 18.08 | 0 | [20 empty] | 0.99 |  |  | 0.11 | 0.11 | A | [9 empty] | 1425 | 0 | 0 | 172 | 0 | 205 | 0 | 800 | 0 | 207 | 0 | 0 | 206 | 0 |  |  | 6
2021-11-21 | B67675 | 2 | 저탄소 | SBC90B2 |  | Al 탈산 | B | 32 | 70 | 51600 | 96.1 | D | D |  | D | 1 |  | 1 | 1555 | 1533 | 9000 |  |  | 9000 | 94.22 | 12 | 95520 | 1619 |  | Y | 48 | 43 | [7 empty] | 김규완 | 2 | [6 empty] | 97.6 | 11-8 | 299.68 | 0 | A |  | 1619 | 1 | 0.38 | 1552 | 1.61 | 51 | 24 | 224 | 3:44 | 18 | 19 | 0 | 62 | 100 | 98.19 | 0 | 0 | AR | 2021-11-21 18:08 | 2021-11-21 18:24 | 16 | 2021-11-21 17:57 | 27 |  |  |  |  | Y | [8 empty] | 4.5 | 22.55 | 0 | [20 empty] | 0.73 |  |  | 0.11 | 0.11 | A | [9 empty] | 1517 | 10 | 166 | 67 | 0 | 211 | 0 | 1007 | 0 | 207 | 0 | 0 | 311 | 10 |  |  | 4
2021-11-21 | A68262 | 1 | 고탄소 | STB2 |  | Al 탈산 | B | 36 | 17 | 51000 | 70.95 | D | D | D |  | 1 | 1 |  | 1520 | 1572 | 3900 |  |  | 3900 | 38.41 | 12 | 101532 | 1560 |  | Y | 40 | 23 | [7 empty] | 김덕진 | 2 |  | Y |  |  |  |  | 0 | 10-1 | 170.61 | 0 | A |  | 1560 | 3 | 0.19 | 1519 | 1.32 | 63 | 24 | 214 | 3:34 | 25 | 26 | 27 | 0 |  | 0 |  | 350 | AR | 2021-11-21 17:51 | 2021-11-21 18:40 | 49 | 2021-11-21 17:51 | 50 |  |  |  |  | Y |  |  |  | Y | [5 empty] | 104.12 | 2.66 | [20 empty] | 0.833 |  |  | 13.61 | 0 | A | [9 empty] | 0 | 61 | 243 | 42 | 0 | 127 | 0 | 497 | 0 | 399 | 0 | 0 | 75 | 69
2021-11-21 | B67676 | 2 | 저탄소 | SBC90B2 |  | Al 탈산 | B | 6 | 75 | 51500 | 88.08 | D | D |  | D | 1 |  | 1 | 1555 | 1556 | 8300 |  |  | 8300 | 86.89 | 12 | 95520 | 1625 | 350 | Y | 44 | 41 |  |  | B67673 | 05 |  |  |  | 김규완 | 2 | [6 empty] | 105.6 | 12-5 | 287.93 | 0 | A |  | 1614 | 1 | 0.42 | 1553 | 1.58 | 52 | 25 | 222 | 3:42 | 18 | 19 | 0 | 63 |  | 102.42 | 0 | 0 | AR | 2021-11-21 19:10 | 2021-11-21 19:22 | 11 | 2021-11-21 19:02 | 20 |  |  |  |  | Y | [8 empty] | 3.5 | 22.88 | 0 | [20 empty] | 0.63 |  |  | 0.09 | 0.09 | A | [9 empty] | 1617 | 0 | 261 | 84 | 0 | 216 | 0 | 902 | 0 | 208 | 0 | 0 | 212 | 0 |  |  | 4
2021-11-21 | A68263 | 1 | 고탄소 | STB2 |  | Al 탈산 | B | 5 | 7 | 52000 | 73.17 | D | D | D |  | 1 | 1 |  | 1520 | 1555 | 4400 |  |  | 4400 | 43.34 | 12 | 101532 | 1567 |  | Y | 40 | 25 | [7 empty] | 김덕진 | 2 |  | Y |  |  |  |  | 0 | 10-1 | 36.68 | 0 | A |  | 1567 | 3 | 0.17 | 1516 | 1.65 | 60 | 32 | 256 | 4:16 | 25 | 25 | 28 | 0 |  | 0 |  | 350 | AR | 2021-11-21 19:14 | 2021-11-21 19:50 | 35 | 2021-11-21 19:13 | 37 |  |  |  |  | Y |  |  |  | Y | [5 empty] | 105.12 | 4.97 | [20 empty] | 1.113 |  |  | 15.59 | 0 | A | [9 empty] | 0 | 23 | 261 | 14 | 0 | 128 | 0 | 498 | 0 | 399 | 0 | 0 | 0 | 69
2021-11-21 | B67677 | 2 | 저탄소 | SBC90B2 |  | Al 탈산 | B | 38 | 64 | 52150 | 87.27 | D | D |  | D | 1 |  | 1 | 1555 | 1535 | 8600 |  |  | 8600 | 90.03 | 12 | 95520 | 1611 |  | Y | 44 | 42 |  |  | B67674 | 07 |  |  |  | 김규완 | 2 | [6 empty] | 108.05 | 12-9 | 157.48 | 0 | A |  | 1615 | 1 | 0.41 | 1554 | 1.56 | 53 | 29 | 222 | 3:42 | 18 | 19 | 0 | 64 |  | 88.06 | 0 | 0 | AR | 2021-11-21 20:12 | 2021-11-21 20:23 | 11 | 2021-11-21 20:04 | 19 |  |  |  |  | Y | [8 empty] | 3 | 21.82 | 0 | [20 empty] | 0.59 |  |  | 0.07 | 0.07 | A | [9 empty] | 1582 | 0 | 292 | 76 | 0 | 208 | 0 | 797 | 0 | 208 | 0 | 0 | 214 | 0 |  |  | 4
2021-11-21 | A68264 | 1 | 고탄소 | STB2 |  | Al 탈산 | B | 29 | 52 | 51500 | 72.12 | D | D | D |  | 1 | 1 |  | 1520 | 1542 | 5100 |  |  | 5100 | 50.23 | 12 | 101532 | 1560 |  | Y | 41 | 29 | [7 empty] | 김덕진 | 2 |  | Y | [6 empty] | 260.1 | 0 | A |  | 1560 | 3 | 0.17 | 1522 | 1.23 | 66 | 25 | 194 | 3:14 | 25 | 25 | 29 | 0 |  | 0 |  | 350 | AR | 2021-11-21 20:18 | 2021-11-21 20:53 | 35 | 2021-11-21 20:18 | 35 |  |  |  |  | Y |  |  |  | Y | [5 empty] | 101.48 | 11.53 | [20 empty] | 0.746 |  |  | 17.06 | 0 | A | [9 empty] | 0 | 0 | 205 | 28 | 0 | 126 | 0 | 497 | 0 | 398 | 0 | 0 | 0 | 38
2021-11-21 | B67678 | 2 | 저탄소 | SBC90B2 |  | Al 탈산 | B | 35 | 52 | 51950 | 85.05 | D | D |  | D | 1 |  | 1 | 1555 | 1531 | 8500 |  |  | 8500 | 88.99 | 12 | 95520 | 1613 |  | Y | 43 | 41 |  |  | B67675 | 05 |  |  |  | 김규완 | 2 |  | Y |  |  |  |  | 103.25 | 12-7 | 211.39 | 0 | A |  | 1613 | 1 | 0.35 | 1554 | 1.64 | 53 | 27 | 226 | 3:46 | 18 | 19 | 0 | 65 |  | 78.36 | 0 | 0 | AR | 2021-11-21 21:17 | 2021-11-21 21:30 | 13 | 2021-11-21 21:11 | 19 |  |  |  |  | Y | [8 empty] | 4 | 19.46 | 0 | [20 empty] | 0.56 |  |  | 0 | 0 | A | [9 empty] | 1577 | 0 | 279 | 69 | 0 | 216 | 0 | 796 | 0 | 205 | 0 | 0 | 208 | 0
2021-11-21 | A68265 | 1 | 고탄소 | STB2 |  | Al 탈산 | B | 16 | 34 | 52100 | 80.45 | D | D | D |  | 1 | 1 |  | 1520 | 1531 | 6200 |  |  | 6200 | 73.28 | 10 | 84610 | 1560 |  | Y | 41 | 36 | [7 empty] | 김덕진 | 2 |  | Y |  |  |  |  | 97.35 | 12-5 | 232.39 | 0 | A |  | 1560 | 3 | 0.16 | 1523 | 0.97 | 67 | 29 | 271 | 4:31 | 25 | 26 | 30 | 0 |  | 0 |  | 350 | AR | 2021-11-21 21:37 | 2021-11-21 21:58 | 21 | 2021-11-21 21:35 | 23 |  |  |  |  | Y |  |  |  | Y | [5 empty] | 106.66 | 42.27 | [20 empty] | 1.243 |  |  | 0 | 0 | A | [9 empty] | 0 | 0 | 245 | 0 | 0 | 125 | 0 | 649 | 0 | 594 | 0 | 0 | 99 | 38
2021-11-21 | B67679 | 2 | 저탄소 | SBC90B2 |  | Al 탈산 | B | 32 | 71 | 51600 | 95.08 | D | D |  | A | 1 |  | 1 | 1555 | 1556 | 7900 |  |  | 7900 | 82.71 | 12 | 95520 | 1614 |  | Y | 42 | 39 |  |  | B67676 | 05 |  |  |  | 김규완 | 2 |  | Y |  |  | Y |  | 103.6 | 12-4 | 189.91 | 0 | A |  | 1608 | 1 | 0.27 | 1553 | 1.46 | 52 | 24 | 259 | 4:19 | 18 | 18 | 0 | 66 |  | 23.1 | 0 | 0 | AR | 2021-11-21 22:32 | 2021-11-21 22:37 | 5 | 2021-11-21 22:13 | 24 |  |  |  |  | Y | [8 empty] | 4.5 | 9.11 | 0 | [20 empty] | 1.17 |  |  | 0.05 | 0.05 | A | [9 empty] | 1599 | 0 | 0 | 42 | 0 | 347 | 0 | 1594 | 0 | 407 | 0 | 0 | 215 | 22 |  |  | 6
2021-11-21 | A68266 | 1 | 고탄소 | STB2 |  | Al 탈산 | B | 36 | 18 | 52600 | 74.7 | D | A | A |  | 1 | 1 |  | 1520 | 1530 | 5400 |  |  | 5400 | 53.19 | 12 | 101532 | 1561 |  | Y | 41 | 31 | [7 empty] | 김덕진 | 2 |  | Y |  |  | N |  | 107.85 | 13-10 | 261.6 | 0 | A |  | 1561 | 3 | 0.16 | 1526 | 1.03 | 70 | 32 | 118 | 1:58 | 25 | 26 | 31 | 0 |  | 0 |  | 350 | AR | 2021-11-21 22:35 | 2021-11-21 22:58 | 23 | 2021-11-21 22:35 | 23 |  |  |  |  | Y |  |  |  | Y | [5 empty] | 97.46 | 32.7 | [20 empty] | 0.802 |  |  | 1.3 | 0 | A | [9 empty] | 0 | 96 | 298 | 0 | 0 | 128 | 0 | 498 | 0 | 398 | 0 | 0 | 67 | 69
2021-11-21 | B67680 | 2 | 저탄소 | SBC90B2 |  | Al 탈산 | B | 6 | 76 | 51250 | 90.52 | D | A |  | A | 1 |  | 1 | 1555 | 1554 | 7200 |  |  | 7200 | 64.61 | 14 | 111440 | 1619 |  | Y | 43 | 39 | [7 empty] | 김규완 | 2 |  | Y |  |  | Y |  | 111.35 | 12-10 | 235.85 | 0 | A |  | 1600 | 1 | 0.26 | 1546 | 1.27 | 45 | 17 | 252 | 4:12 | 18 | 19 | 0 | 67 |  | 24.48 | 0 | 0 | AR | 2021-11-21 23:27 | 2021-11-21 23:44 | 17 | 2021-11-21 23:16 | 28 |  |  |  |  | N | [8 empty] | 3.5 | 9.72 | 0 | [20 empty] | 1.25 |  |  | 0.07 | 0.07 | B | [9 empty] | 944 | 531 | 0 | 1493 | 0 | 126 | 0 | 297 | 0 | 0 | 0 | 0 | 0 | 47 |  |  | 6
2021-11-21 | A68267 | 1 | 고탄소 | STB2 |  | Al 탈산 | B | 5 | 8 | 52000 | 74.35 | A | A | A |  | 1 | 1 |  | 1520 | 1533 | 5600 |  |  | 5600 | 55.16 | 12 | 101532 | 1561 |  | Y | 41 | 32 |  |  | A68264 |  |  |  |  | 조관훈 | 2 |  | Y |  |  |  |  | 98.6 | 13-2 | 142.07 | 0 | A |  | 1561 | 3 | 0.17 | 1523 | 1.15 | 67 | 27 | 134 | 2:14 | 25 | 27 | 32 | 0 |  | 0 |  | 450 | AR | 2021-11-21 23:40 | 2021-11-22 00:04 | 23 | 2021-11-21 23:39 | 24 |  |  |  |  | Y |  |  |  | Y | [5 empty] | 129.3 | 20.24 | [20 empty] | 0.814 |  |  | 2.76 | 0 | B | [9 empty] | 0 | 0 | 174 | 0 | 0 | 127 | 0 | 941 | 0 | 748 | 0 | 0 | 182 | 0
2021-11-21 | B67681 | 2 | 저탄소 | SBC90B2 |  | Al 탈산 | B | 38 | 65 | 51600 | 91.5 | A | A |  | A | 1 |  | 1 | 1555 | 1530 | 8100 |  |  | 8100 | 84.8 | 12 | 95520 | 1623 |  | Y | 46 | 41 |  |  | B67678 | 05 |  |  |  | 박용우 | 2 |  | Y |  |  | Y |  | 106.2 | 12-7 | 271.98 | 0 | A |  | 1603 | 1 | 0.26 | 1551 | 1.26 | 50 | 21 | 271 | 4:31 | 18 | 18 | 0 | 68 |  | 22.84 | 0 | 0 | AR | 2021-11-22 00:39 | 2021-11-22 00:51 | 13 | 2021-11-22 00:30 | 21 |  |  |  |  | N | [8 empty] | 4.5 | 9.05 | 0 | [20 empty] | 0.89 |  |  | 0.02 | 0.02 | B | [9 empty] | 1204 | 269 | 313 | 1153 | 0 | 276 | 0 | 896 | 0 | 206 | 0 | 0 | 101 | 23 |  |  | 6
2021-11-21 | A68268 | 1 | 고탄소 | STB2 |  | Al 탈산 | B | 29 | 53 | 51100 | 79.65 | A | A | A |  | 1 | 1 |  | 1520 | 1556 | 5900 |  |  | 5900 | 58.11 | 12 | 101532 | 1545 |  | Y | 44 | 34 |  |  | A68265 |  |  |  |  | 조관훈 | 2 |  | Y |  |  |  |  | 105.6 | 12-9 | 144.55 | 0 | A |  | 1545 | 3 | 0.17 | 1523 | 0.61 | 67 | 30 | 197 | 3:17 | 25 | 25 | 33 | 0 |  | 0 |  | 450 | AR | 2021-11-22 00:45 | 2021-11-22 01:06 | 22 | 2021-11-22 00:44 | 22 |  |  |  |  | Y |  |  |  | Y | [5 empty] | 130.61 | 39.7 | [20 empty] | 1.241 |  |  | 4.19 | 0 | A | [9 empty] | 0 | 0 | 311 | 0 | 0 | 125 | 0 | 796 | 0 | 699 | 0 | 0 | 152 | 30
2021-11-21 | B67682 | 2 | 저탄소 | SBC90B2 |  | Al 탈산 | B | 35 | 53 | 51450 | 89.32 | A | A |  | A | 1 |  | 1 | 1555 | 1566 | 7200 |  |  | 7200 | 64.61 | 14 | 111440 | 1626 |  | Y | 47 | 36 |  |  | B67679 | 05 |  |  |  | 박용우 | 2 |  |  | Y |  | Y |  |  |  | 190.83 | 0 | A |  | 1611 | 1 | 0.27 | 1560 | 1.34 | 59 | 28 | 212 | 3:32 | 18 | 19 | 0 | 69 |  | 24.81 | 0 | 0 | AR | 2021-11-22 01:38 | 2021-11-22 02:02 | 24 | 2021-11-22 01:30 | 32 |  |  |  |  | N | [8 empty] | 4 | 8.82 | 0 | [20 empty] | 1.4 |  |  | 0.07 | 0.07 | A | [9 empty] | 933 | 554 | 0 | 1539 | 0 | 294 | 0 | 500 | 0 | 206 | 0 | 0 | 60 | 55 |  |  | 6
2021-11-21 | A68269 | 1 | 고탄소 | STB2 |  | Al 탈산 | B | 16 | 35 | 52300 | 78.97 | A | A | A |  | 1 | 1 |  | 1520 | 1541 | 5200 |  |  | 5200 | 51.22 | 12 | 101532 | 1566 |  | Y | 40 | 30 |  |  | A68266 |  |  |  |  | 조관훈 | 2 |  | Y |  |  |  |  | 103.5 | 13-1 | 170.34 | 0 | A |  | 1566 | 3 | 0.18 | 1524 | 1.11 | 68 | 28 | 305 | 5:05 | 25 | 26 | 34 | 0 |  | 0 |  | 600 | AR | 2021-11-22 01:44 | 2021-11-22 02:12 | 29 | 2021-11-22 01:41 | 31 |  |  |  |  | Y |  |  |  | Y | [5 empty] | 149.39 | 38.69 | [20 empty] | 1.246 |  |  | 0 | 0 | B | [9 empty] | 0 | 41 | 287 | 0 | 0 | 128 | 0 | 499 | 0 | 399 | 0 | 0 | 98 | 23
2021-11-21 | B67683 | 2 | 저탄소 | SBC90B2 | TUNDISH교체전 | Al 탈산 | B | 32 | 72 | 52400 | 95.95 | A | A |  | A | 1 |  | 1 | 1555 | 1566 | 7900 |  |  | 7900 | 74.82 | 14 | 105586 | 1636 |  | Y | 53 | 42 | [7 empty] | 박용우 | 2 |  |  | Y |  | Y |  |  |  | 317.73 | 0 | A |  | 1617 | 1 | 0.29 | 1558 | 1.5 | 57 | 32 | 243 | 4:03 | 18 | 19 | 0 | 70 | 33 | 32.79 | 0 | 0 | AR | 2021-11-22 02:45 | 2021-11-22 03:05 | 20 | 2021-11-22 02:36 | 28 |  |  |  |  | N | [8 empty] | 4.5 | 14.17 | 0 | [20 empty] | 1.44 |  |  | 0.05 | 0.05 | A | [9 empty] | 1200 | 282 | 433 | 1010 | 0 | 314 | 0 | 798 | 0 | 0 | 0 | 0 | 0 | 25 |  |  | 6
2021-11-21 | A68270 | 1 | 고탄소 | STB2 |  | Al 탈산 | B | 36 | 19 | 52200 | 79.67 | A | A | A |  | 1 | 1 |  | 1520 | 1546 | 5300 |  |  | 5300 | 52.2 | 12 | 101532 | 1562 |  | Y | 42 | 30 |  |  | A68267 |  |  |  |  | 조관훈 | 2 |  | Y |  |  |  |  | 107.7 | 13-9 | 204.43 | 0 | A |  | 1562 | 3 | 0.19 | 1527 | 0.97 | 71 | 31 | 259 | 4:19 | 25 | 25 | 35 | 0 |  | 0 |  | 610 | AR | 2021-11-22 02:43 | 2021-11-22 03:17 | 33 | 2021-11-22 02:41 | 35 |  |  |  |  | Y |  |  |  | Y | [5 empty] | 179.75 | 32.98 | [20 empty] | 1.028 |  |  | 1.37 | 0 | A | [9 empty] | 0 | 28 | 336 | 0 | 0 | 125 | 0 | 498 | 0 | 399 | 0 | 0 | 115 | 40
2021-11-21 | B67684 | 2 | 중탄소 | AE15B35C | TUNDISH교체 | Si 탈산 | B | 6 | 77 | 51800 | 79.82 | A | A |  | A | 1 |  | 1 | 1540 | 1580 | 6400 |  |  | 6400 | 69.02 | 16 | 92728 | 1671 |  | Y | 41 | 34 | [7 empty] | 박용우 | 2 |  |  |  |  | Y |  | 99 | 11-8 | 295.27 | 0 | A |  | 1638 | 1 | 0.33 | 1589 | 1.32 | 91 | 30 | 291 | 4:51 | 15 | 21 | 0 | 71 |  | 35.4 |  | 0 | AR | 2021-11-22 03:32 | 2021-11-22 04:32 | 60 | 2021-11-22 03:29 | 62 |  |  |  |  | N | [8 empty] | 4.5 | 12.27 | 0 | [16 empty] | 0.5 |  |  | 1.91 | [5 empty] | A | [9 empty] | 479 | 5 | 1328 | 57 | 0 | 303 | 0 | 498 | 0 | 207 | 0 | 0 | 0 | 68 |  |  | 9 |  | 1
2021-11-21 | A68271 | 1 | 고탄소 | STB2 |  | Al 탈산 | B | 5 | 9 | 53000 | 73.65 | A | A | A |  | 1 | 1 |  | 1520 | 1564 | 4700 |  |  | 4700 | 46.29 | 12 | 101532 | 1559 | 352 | Y | 41 | 27 | [10 empty] | Y | [6 empty] | 149.1 | 0 | A |  | 1559 | 3 | 0.19 | 1518 | 1.24 | 62 | 24 | 280 | 4:40 | 25 | 27 | 36 | 0 |  | 0 |  | 610 | AR | 2021-11-22 03:42 | 2021-11-22 04:23 | 41 | 2021-11-22 03:42 | 41 |  |  |  |  | Y |  |  |  | Y | [5 empty] | 0.21 | 0 | [20 empty] | 1.021 |  |  | 2.7 | 0 | A | [9 empty] | 0 | 8 | 308 | 0 | 0 | 125 | 0 | 496 | 0 | 400 | 0 | 0 | 165 | 25
2021-11-21 | B67685 | 2 | 중탄소 | AE15B35C |  | Si 탈산 | B | 38 | 66 | 51950 | 86.98 | A | A |  | A | 1 |  | 1 | 1540 | 1544 | 7100 |  |  | 7100 | 69.21 | 18 | 102582 | 1639 |  | Y | 42 | 37 | [7 empty] | 박용우 | 2 |  |  |  |  | Y |  | 104.75 | 12-6 | 285.3 | 0 | A |  | 1628 | 1 | 0.41 | 1575 | 1.42 | 77 | 35 | 195 | 3:15 | 15 | 15 | 0 | 72 |  | 39.17 | 0 | 0 | AR | 2021-11-22 04:39 | 2021-11-22 05:27 | 49 | 2021-11-22 04:26 | 61 |  |  |  |  | N | [8 empty] | 5 | 16.09 | 0 | [23 empty] | 0.05 | 0.05 | A | [9 empty] | 556 | 0 | 1435 | 63 | 0 | 267 | 0 | 500 | 0 | 204 | 0 | 0 | 151 | 31 |  |  | 6
2021-11-21 | A68272 | 1 | 고탄소 | STB2 |  | Al 탈산 | B | 29 | 54 | 51500 | 83.6 | A | A | A |  | 1 | 1 |  | 1520 | 1566 | 5700 |  |  | 5700 | 56.14 | 12 | 101532 | 1557 |  | Y | 43 | 32 | [11 empty] | Y |  |  |  | 111 | 13-4 | 219.59 | 0 | A |  | 1557 | 3 | 0.19 | 1523 | 0.83 | 67 | 27 | 255 | 4:15 | 25 | 25 | 37 | 0 |  | 0 |  | 610 | AR | 2021-11-22 04:53 | 2021-11-22 05:26 | 33 | 2021-11-22 04:53 | 33 |  |  |  |  | Y |  |  |  | Y | [5 empty] | 179.61 | 62.42 | [20 empty] | 0.832 |  |  | 4.31 | 0 | A | [9 empty] | 0 | 0 | 348 | 0 | 0 | 130 | 0 | 693 | 0 | 398 | 0 | 0 | 168 | 24
2021-11-21 | B67686 | 2 | 중탄소 | AE15B35C |  | Si 탈산 | B | 35 | 54 | 51700 | 86.08 | A | A |  | A | 1 |  | 1 | 1540 | 1566 | 6600 |  |  | 6600 | 68.19 | 15 | 96795 | 1647 |  | Y | 40 | 35 | [7 empty] | 박용우 | 2 | [6 empty] | 104.1 | 12-7 | 240.15 | 0 | A |  | 1636 | 1 | 0.33 | 1582 | 1.4 | 84 | 38 | 326 | 5:26 | 15 | 15 | 0 | 73 |  | 30.89 | 0 | 0 | AR | 2021-11-22 05:37 | 2021-11-22 06:34 | 56 | 2021-11-22 05:26 | 68 | [14 empty] | 11.47 | 0 | [23 empty] | 0.3 | 0.3 | A | [9 empty] | 579 | 0 | 1460 | 55 | 0 | 281 | 0 | 501 | 0 | 313 | 0 | 0 | 104 | 31 |  |  | 12
2021-11-21 | A68273 | 1 | 고탄소 | STB2 | 연주종료 | Al 탈산 | B | 16 | 36 | 52300 | 79.33 | A | A | A |  | 1 | 1 |  | 1520 | 1565 | 5700 |  |  | 5700 | 65.07 | 11 | 87601 | 1549 |  | Y | 43 | 33 | [11 empty] | Y |  |  |  | 106.95 | 13-4 | 258.18 | 0 | A |  | 1549 | 3 | 0.18 | 1527 | 0.61 | 71 | 25 | 236 | 3:56 | 25 | 25 | 38 | 0 |  | 0 |  | 400 | AR | 2021-11-22 05:47 | 2021-11-22 06:33 | 46 | 2021-11-22 05:47 | 47 |  |  |  |  | Y |  |  |  | Y | [5 empty] | 118.08 | 34.49 | [20 empty] | 1.044 |  |  | 5.52 | 0 | A | [9 empty] | 0 | 21 | 249 | 0 | 0 | 128 | 0 | 694 | 0 | 598 | 0 | 0 | 118 | 0
2021-11-21 | B67687 | 2 | 저탄소 | SCM415C2 |  | Al 탈산 | I | 32 | 73 | 50750 | 113.37 | A | C |  | C | 1 |  | 1 | 1560 | 1559 | 8700 |  |  | 8700 | 90.63 | 20 | 96000 | 1678 |  | INGOT | 53 | 44 | [7 empty] | 박용우 |  |  |  | Y |  | Y |  | 104.45 | 12-4 | 196.5 | 0 | A |  | 1674 | 1 | 0.43 | 1588 | 1.66 | 72 |  | 502 | 8:22 | 18 | 22 | 0 | 74 |  | 122.55 | 0 | 0 | N2 | 2021-11-22 07:03 |  | 27 | 2021-11-22 06:49 | [15 empty] | 6.11 | 25.91 | [18 empty] | 1.2 |  |  |  |  | 0.4 | 0.4 | A | [9 empty] | 0 | 1103 | 0 | 554 | 0 | 239 | 0 | 601 | 0 | 0 | 0 | 0 | 255 | 0
2021-11-21 | A68274 | 1 | 중탄소 | AE15B35C |  | Si 탈산 | B | 36 | 20 | 52600 | 75.78 | A | C |  | C | 1 |  | 1 | 1530 | 1590 | 5300 |  |  | 5300 | 56.89 | 12 | 93168 | 1613 |  | Y | 40 | 32 | [11 empty] | Y |  |  |  | 105.9 | 13-7 | 217.66 | 0 | A |  | 1618 | 1 | 0.17 | 1582 | 1.09 | 84 | 38 | 246 | 4:06 | 15 | 16 | 39 | 670 |  | 0 |  | 450 | AR | 2021-11-22 06:43 | 2021-11-22 07:40 | 57 | 2021-11-22 06:39 | 60 |  |  |  |  | N |  |  |  | Y | [5 empty] | 94.21 | 67.95 | [23 empty] | 6.77 | 0 | A | [9 empty] | 226 | 28 | 865 | 355 | 0 | 156 | 0 | 695 | 0 | 597 | 0 | 0 | 66 | 9
2021-11-22 | B67688 | 2 | 중탄소 | SM45CI |  | Al 탈산 | I | 6 | 78 | 51100 | 115.38 | C | C |  | C | 1 |  | 1 | 1560 | 1523 | 7600 |  |  | 7600 | 76.61 | 16 | 99200 | 1609 |  | INGOT | 50 | 39 | [7 empty] | 추창도 | [5 empty] | Y |  | 104.05 | 12-3 | 233.79 | 0 | A |  | 1645 | 1 | 0.34 | 1573 | 1.43 | 80 |  | 334 | 5:34 | 20 | 23 | 0 | 75 |  | 46.91 | 0 | 0 | AR | 2021-11-22 08:22 |  | 22 | 2021-11-22 08:13 | [5 empty] | Y | [8 empty] | 4.2 | 18.89 | 0 | [18 empty] | 1.1 |  |  |  |  | 0.08 | 0.08 | A | [9 empty] | 0 | 0 | 793 | 10 | 0 | 102 | 0 | 499 | 0 | 201 | 0 | 0 | 175 | 98
2021-11-22 | A68275 | 1 | 중탄소 | AE15B35C |  | Si 탈산 | B | 5 | 10 | 53200 | 68.1 | C | C | C |  | 1 | 1 |  | 1530 | 1560 | 5200 |  |  | 5200 | 55.81 | 12 | 93168 | 1620 |  | Y | 41 | 26 | [7 empty] | 이호남 | 2 |  |  | Y |  |  |  | 100.45 | 13-3 | 147.15 | 0 | A |  | 1616 | 3 | 0.18 | 1580 | 1.33 | 82 | 33 | 255 | 4:15 | 15 | 16 | 40 | 0 |  | 0 |  | 450 | AR | 2021-11-22 07:49 | 2021-11-22 08:47 | 58 | 2021-11-22 07:48 | 59 |  |  |  |  | N |  |  |  | Y | [5 empty] | 99.07 | 27.24 | [23 empty] | 8.28 | 0 | A | [9 empty] | 263 | 18 | 209 | 44 | 0 | 187 | 0 | 716 | 0 | 552 | 0 | 0 | 96 | 18
2021-11-22 | B67689 | 2 | 고탄소 | STB2I |  | Al 탈산 | I | 38 | 67 | 51000 | 88.85 | C | C | C |  | 2 | 1 |  | 1560 | 1523 | 6700 | 1700 |  | 8400 | 94.59 | 14 | 88800 | 1589 |  | INGOT | 43 | 30 |  | Y | [5 empty] | 추창도 | [5 empty] | Y |  | 103.55 | 12-4 | 199.31 | 0 | A |  | 1584 | 3 | 0.17 | 1537 | 1.07 | 82 |  | 273 | 4:33 | 25 | 25 | 41 | 0 |  | 0 |  | 400 | AR | 2021-11-22 09:23 |  | 33 | 2021-11-22 09:21 | [5 empty] | Y |  |  |  | Y | [5 empty] | 126.1 | 82.04 | [18 empty] | 1.1 |  |  |  |  | 0 | 0 | A | [9 empty] | 0 | 20 | 359 | 0 | 0 | 132 | 0 | 1001 | 0 | 402 | 0 | 0 | 298 | 81
2021-11-22 | A68276 | 1 | 중탄소 | AE15B35C | 잔강최소화전 | Si 탈산 | B | 29 | 55 | 51600 | 102.45 | C | C |  | C | 2 |  | 1 | 1530 | 1563 | 5300 | 0 |  | 5300 | 56.18 | 13 | 94344 | 1633 |  | Y | 46 | 31 |  | Y | [5 empty] | 이호남 | 2 | [6 empty] | 93.5 | 11-7 | 156.68 | 0 | A |  | 1612 | 1 | 0.3 | 1557 | 1 | 59 | 29 | 317 | 5:17 | 15 | 16 | 0 | 76 |  | 24.66 | 0 | 0 | AR | 2021-11-22 09:35 | 2021-11-22 09:53 | 17 | 2021-11-22 09:25 | 28 | [14 empty] | 11.18 | 0 | [23 empty] | 0.08 | 0.08 | A | [9 empty] | 412 | 0 | 1268 | 21 | 0 | 202 | 0 | 746 | 0 | 601 | 0 | 0 | 52 | 34 |  |  | 4
2021-11-22 | B67690 | 2 | 중탄소 | 42CRMO4HH | 연주시작 | Al 탈산 | B | 35 | 55 | 52000 | 136.22 | C | C |  | C | 1 |  | 1 | 1540 | 1598 | 8300 |  |  | 8300 | 101.34 | 10 | 81900 | 1678 |  | Y | 55 | 44 | [15 empty] | 101.3 | 12-4 | 204.94 | 0 | A |  | 1665 | 1 | 0.31 | 1577 | 1.43 | 84 | 45 | 375 | 6:15 | 18 | 21 | 0 | 77 |  | 37.74 | 0 | 0 | AR | 2021-11-22 11:19 | 2021-11-22 11:29 | 10 | 2021-11-22 10:41 | 49 |  |  |  |  | Y | [9 empty] | 15.16 | 0 | [16 empty] | 1 |  |  | 2.07 |  |  |  | 0.7 | 0.7 | A | [9 empty] | 1694 | 0 | 830 | 37 | 0 | 281 | 0 | 703 | 0 | 202 | 0 | 0 | 56 | 74 |  |  | 6 |  | 1
2021-11-22 | A68277 | 1 | 중탄소 | AE15B36C2 | 잔강최소화 | Si 탈산 | B | 16 | 37 | 52400 | 76.6 | C | C | C |  | 1 | 1 |  | 1530 | 1545 | 5300 |  |  | 5300 | 55.16 | 12 | 96084 | 1621 |  | Y | 42 | 27 | [7 empty] | 이호남 | 2 | [6 empty] | 95.15 | 12-2 | 222.25 | 0 | A |  | 1607 | 3 | 0.18 | 1570 | 1.09 | 72 | 25 | 257 | 4:17 | 15 | 17 | 42 | 0 |  | 0 |  | 500 | AR | 2021-11-22 10:21 | 2021-11-22 11:06 | 45 | 2021-11-22 10:20 | 46 |  |  |  |  | N |  |  |  | Y | [5 empty] | 101.77 | 70 | [23 empty] | 1.28 | 0 | A | [9 empty] | 320 | 0 | 634 | 48 | 0 | 208 | 0 | 497 | 0 | 398 | 0 | 0 | 0 | 17
2021-11-22 | A68278 | 1 | 중탄소 | AE15B36C2 |  | Si 탈산 | B | 36 | 21 | 52800 | 74.92 | C | C | C |  | 1 | 1 |  | 1530 | 1642 | 3100 |  |  | 3100 | 32.76 | 12 | 94632 | 1607 |  | Y | 75 | 18 | [7 empty] | 이호남 | 2 | [6 empty] | 101.6 | 13-2 | 118.94 | 0 | A |  | 1606 | 3 | 0.15 | 1571 | 1 | 73 | 39 | 250 | 4:10 | 15 | 18 | 43 | 0 |  | 0 |  | 400 | AR | 2021-11-22 11:30 | 2021-11-22 12:02 | 32 | 2021-11-22 11:29 | 33 |  |  |  |  | N |  |  |  | Y | [5 empty] | 75.45 | 72.58 | [23 empty] | 2.83 | 0 | A | [9 empty] | 252 | 0 | 1497 | 91 | 0 | 308 | 0 | 714 | 0 | 551 | 0 | 0 | 74 | 23
2021-11-22 | B67691 | 2 | 중탄소 | 42CRMO4HH |  | Al 탈산 | B | 32 | 74 | 50500 | 111.88 | C | C |  | C | 1 |  | 1 | 1540 | 1579 | 7400 |  |  | 7400 | 62.47 | 14 | 118454 | 1632 |  | Y | 53 | 41 | [15 empty] | 113.3 | 13-2 | 251.02 | 0 | A |  | 1626 | 1 | 0.3 | 1569 | 1.18 | 76 | 36 | 476 | 7:56 | 16 | 17 | 0 | 78 | 25 | 23.92 | 0 | 0 | AR | 2021-11-22 12:11 | 2021-11-22 12:37 | 25 | 2021-11-22 11:51 | 45 | [14 empty] | 9.04 | 0 | [23 empty] | 0.46 | 0.46 | A | [9 empty] | 1522 | 0 | 910 | 20 | 0 | 329 | 0 | 497 | 0 | 204 | 0 | 0 | 55 | 25 |  |  | 6
2021-11-22 | B67692 | 2 | 중탄소 | 42CRMO4HH |  | Al 탈산 | B | 6 | 79 | 51350 | 114.27 | C | C |  | C | 1 |  | 1 | 1540 | 1547 | 7800 |  |  | 7800 | 76.82 | 12 | 101532 | 1639 |  | Y | 45 | 40 | [13 empty] | Y |  | 101.85 | 11-10 | 288.77 | 0 | A |  | 1625 | 1 | 0.31 | 1554 | 1.25 | 61 | 24 | 559 | 9:19 | 16 | 17 | 0 | 79 |  | 39.41 | 0 | 0 | AR | 2021-11-22 13:25 | 2021-11-22 13:48 | 23 | 2021-11-22 13:04 | 44 | [14 empty] | 18.29 | 0 | [23 empty] | 0.24 | 0.24 | A | [9 empty] | 1545 | 0 | 846 | 0 | 0 | 291 | 0 | 749 | 0 | 202 | 0 | 0 | 111 | 80 |  |  | 6
2021-11-22 | A68279 | 1 | 중탄소 | AE15B36C2 |  | Si 탈산 | B | 5 | 11 | 53600 | 68.52 | C | C | C |  | 1 | 1 |  | 1530 | 1550 | 5300 |  |  | 5300 | 61.1 | 11 | 86746 | 1607 |  | Y | 40 | 26 | [7 empty] | 이호남 | 2 | [6 empty] | 97.1 | 12-9 | 192.5 | 0 | A |  | 1603 | 3 | 0.17 | 1563 | 1.6 | 65 | 32 | 252 | 4:12 | 15 | 17 | 44 | 0 |  | 0 |  | 400 | AR | 2021-11-22 12:41 | 2021-11-22 13:07 | 26 | 2021-11-22 12:37 | 29 |  |  |  |  | N |  |  |  | Y | [5 empty] | 86.2 | 21.81 | [23 empty] | 4.38 | 0 | A | [9 empty] | 311 | 0 | 662 | 60 | 0 | 176 | 0 | 794 | 0 | 601 | 0 | 0 | 107 | 56
2021-11-22 | A68280 | 1 | 중탄소 | AE15B36C2 |  | Si 탈산 | B | 29 | 56 | 51200 | 62.2 | C | C | C |  | 1 | 1 |  | 1530 | 1532 | 5200 |  |  | 5200 | 59.95 | 11 | 86746 | 1611 |  | Y | 38 | 25 | [7 empty] | 이호남 | 2 | [6 empty] | 94.95 | 11-8 | 204.55 | 0 | A |  | 1604 | 3 | 0.17 | 1565 | 1.56 | 67 | 29 | 247 | 4:07 | 15 | 17 | 45 | 0 |  | 0 |  | 400 | AR | 2021-11-22 13:34 | 2021-11-22 14:10 | 35 | 2021-11-22 13:34 | 35 |  |  |  |  | N |  |  |  | Y | [5 empty] | 85.47 | 18.71 | [23 empty] | 5.56 | 0 | A | [9 empty] | 247 | 0 | 591 | 55 | 0 | 230 | 0 | 499 | 0 | 400 | 0 | 0 | 0 | 40
2021-11-22 | B67693 | 2 | 중탄소 | 42CRMO4HH | 연주종료 | Al 탈산 | B | 38 | 68 | 51550 | 90.4 | C | C |  | D | 1 |  | 1 | 1540 | 1583 | 6200 |  |  | 6200 | 62.68 | 12 | 98908 | 1623 | 354 | Y | 43 | 35 | [15 empty] | 96.75 | 11-7 | 208.43 | 0 | A |  | 1621 | 1 | 0.33 | 1562 | 1.44 | 69 | 0 | 328 | 5:28 | 16 | 17 | 0 | 80 |  | 45 | 0 | 0 | AR | 2021-11-22 14:16 | 2021-11-22 15:51 | 34 | 2021-11-22 14:05 | 45 | [14 empty] | 11.7 | 0 | [23 empty] | 0.12 | 0.12 | A | [9 empty] | 1461 | 0 | 631 | 43 | 0 | 245 | 0 | 618 | 0 | 201 | 0 | 0 | 53 | 46 |  |  | 4
2021-11-22 | A68281 | 1 | 중탄소 | AE15B36C2 | TUNDISH교체전 | Si 탈산 | B | 16 | 38 | 51600 | 63.95 | C | D | D |  | 1 | 1 |  | 1530 | 1609 | 3600 |  |  | 3600 | 33.87 | 14 | 106292 | 1613 |  | Y | 41 | 17 | [7 empty] | 이호남 | 2 | [8 empty] | 101.97 | 0 | A |  | 1613 | 3 | 0.17 | 1568 | 1.96 | 70 | 32 | 239 | 3:59 | 15 | 16 | 46 | 0 |  | 0 |  | 400 | AR | 2021-11-22 14:46 | 2021-11-22 15:13 | 27 | 2021-11-22 14:45 | 27 |  |  |  |  | N |  |  |  | Y | [5 empty] | 80.6 | 18.21 | [23 empty] | 7.11 | 0 | A | [9 empty] | 318 | 0 | 183 | 31 | 0 | 182 | 0 | 499 | 0 | 398 | 0 | 0 | 54 | 21
2021-11-22 | A68282 | 1 | 고탄소 | SMN455M1 | TUNDISH교체 | Al 탈산 | B | 36 | 22 | 52400 | 67.02 | D | D | D |  | 1 | 1 |  | 1520 | 1587 | 5300 |  |  | 5300 | 52.2 | 12 | 101532 | 1627 |  | Y | 39 | 26 | [7 empty] | 김덕진 | 2 |  |  |  |  | Y |  | 107.5 | 13-8 | 8.81 | 184.08 | A |  | 1627 | 3 | 0.17 | 1579 | 1.71 | 96 | 45 | 286 | 4:46 | 16 | 20 | 47 | 0 |  | 0 |  | 700 | N2 | 2021-11-22 15:48 | 2021-11-22 16:42 | 54 | 2021-11-22 15:48 | 55 |  |  |  |  | N |  |  |  | Y | [5 empty] | 0 | 186.72 | [19 empty] | 1.44 |  |  |  | 8.53 | 0 | A | [9 empty] | 71 | 0 | 336 | 71 | 0 | 138 | 0 | 498 | 0 | 299 | 0 | 0 | 86 | 24 |  |  |  |  | 1
2021-11-22 | A68283 | 1 | 고탄소 | SMN455M1 |  | Al 탈산 | B | 5 | 12 | 52700 | 75.83 | D | D |  | D | 1 |  | 1 | 1520 | 1548 | 5800 |  |  | 5800 | 57.12 | 12 | 101532 | 1612 |  | Y | 39 | 27 | [7 empty] | 김덕진 | 2 | [6 empty] | 97.8 | 12-10 | 0.86 | 164.44 | A |  | 1600 | 1 | 0.36 | 1552 | 1.6 | 69 | 29 | 289 | 4:49 | 16 | 17 | 0 | 81 |  | 60.01 | 0 | 0 | N2 | 2021-11-22 16:57 | 2021-11-22 17:52 | 55 | 2021-11-22 16:50 | 62 | [14 empty] | 0 | 14.04 | [20 empty] | 0.8 |  |  | 0 | 0 | A | [9 empty] | 31 | 0 | 198 | 52 | 0 | 144 | 0 | 592 | 0 | 392 | 0 | 0 | 126 | 19
2021-11-22 | A68284 | 1 | 고탄소 | SMN455M1 |  | Al 탈산 | B | 35 | 56 | 50100 | 76.47 | D | D | D |  | 1 | 1 |  | 1520 | 1546 | 5300 |  |  | 5300 | 34.8 | 18 | 152298 | 1597 |  | Y | 40 | 26 | [7 empty] | 김덕진 | 2 | [6 empty] | 100.05 | 12-3 | 0 | 206.08 | A |  | 1597 | 3 | 0.16 | 1561 | 1.06 | 78 | 30 | 280 | 4:40 | 16 | 19 | 48 | 0 |  | 0 |  | 600 | N2 | 2021-11-22 17:57 | 2021-11-22 18:54 | 57 | 2021-11-22 17:55 | 59 |  |  |  |  | N |  |  |  | Y | [5 empty] | 0 | 217.55 | [20 empty] | 0.52 |  |  | 0 | 0.02 | A | [9 empty] | 0 | 0 | 123 | 66 | 0 | 137 | 0 | 488 | 0 | 294 | 0 | 0 | 0 | 8
2021-11-22 | A68285 | 1 | 고탄소 | SMN455M |  | Al 탈산 | B | 29 | 57 | 51100 | 74.85 | D | D | D |  | 1 | 1 |  | 1520 | 1563 | 5500 |  |  | 5500 | 108.34 | 6 | 50766 | 1597 |  | Y | 39 | 27 | [7 empty] | 차승주 | 2 |  |  |  |  | Y |  | 103.15 | 12-6 | 0.53 | 167.93 | A |  | 1597 | 3 | 0.16 | 1553 | 1.26 | 72 | 24 | 133 | 2:13 | 16 | 16 | 49 | 0 |  | 0 |  | 600 | N2 | 2021-11-22 18:57 | 2021-11-22 19:58 | 61 | 2021-11-22 18:55 | 63 |  |  |  |  | N |  |  |  | Y | [5 empty] | 0 | 221.28 | [20 empty] | 0.64 |  |  | 0 | 1.31 | A | [9 empty] | 33 | 0 | 147 | 52 | 0 | 167 | 0 | 597 | 0 | 311 | 0 | 0 | 150 | 14
2021-11-22 | A68286 | 1 | 고탄소 | SMN455M |  | Al 탈산 | B | 16 | 39 | 52100 | 81.48 | D | D | D |  | 1 | 1 |  | 1520 | 1559 | 5500 |  |  | 5500 | 54.17 | 12 | 101532 | 1591 |  | Y | 50 | 26 | [7 empty] | 김덕진 | 2 |  |  |  |  | Y |  | 101.85 | 12-8 | 0 | 193.21 | A |  | 1591 | 3 | 0.16 | 1561 | 1 | 80 | 35 | 158 | 2:38 | 16 | 16 | 50 | 0 |  | 0 |  | 600 | N2 | 2021-11-22 20:03 | 2021-11-22 21:02 | 59 | 2021-11-22 20:01 | 61 |  |  |  |  | N |  |  |  | Y | [5 empty] | 0 | 189.28 | [20 empty] | 0.52 |  |  | 0 | 2.78 | A | [9 empty] | 0 | 0 | 196 | 0 | 0 | 139 | 0 | 494 | 0 | 299 | 0 | 0 | 0 | 15
2021-11-22 | A68287 | 1 | 고탄소 | SMN455M |  | Al 탈산 | B | 36 | 23 | 52100 | 67.28 | D | D | D |  | 1 | 1 |  | 1520 | 1564 | 5100 |  |  | 5100 | 50.23 | 12 | 101532 | 1599 |  | Y | 39 | 24 | [7 empty] | 김덕진 | 2 |  |  |  |  | Y |  | 100.85 | 13-1 | 0.33 | 193.1 | A |  | 1599 | 3 | 0.15 | 1560 | 1.44 | 79 | 37 | 119 | 1:59 | 16 | 16 | 51 | 0 |  | 0 |  | 600 | N2 | 2021-11-22 21:13 | 2021-11-22 22:09 | 56 | 2021-11-22 21:11 | 58 |  |  |  |  | N |  |  |  | Y | [5 empty] | 0 | 175.09 | [20 empty] | 0.5 |  |  | 0 | 0.01 | A | [9 empty] | 0 | 0 | 145 | 28 | 0 | 163 | 0 | 702 | 0 | 392 | 0 | 0 | 74 | 30
2021-11-22 | A68288 | 1 | 고탄소 | SMN455M |  | Al 탈산 | B | 5 | 13 | 52700 | 70.35 | D | D | B |  | 1 | 1 |  | 1520 | 1546 | 5900 |  |  | 5900 | 58.11 | 12 | 101532 | 1585 |  | Y | 39 | 29 | [7 empty] | 김덕진 | 2 | [6 empty] | 98.4 | 12-10 | 0 | 166.46 | A |  | 1585 | 3 | 0.15 | 1550 | 1.13 | 69 | 27 | 257 | 4:17 | 16 | 16 | 52 | 0 |  | 0 |  | 500 | N2 | 2021-11-22 22:27 | 2021-11-22 23:13 | 46 | 2021-11-22 22:26 | 47 |  |  |  |  | N |  |  |  | Y | [5 empty] | 0 | 175.04 | [20 empty] | 0.58 |  |  | 0 | 1.63 | A | [9 empty] | 62 | 0 | 135 | 26 | 0 | 115 | 0 | 1135 | 0 | 643 | 0 | 0 | 181 | 22
2021-11-22 | A68289 | 1 | 고탄소 | SMN455M | TUNDISH교체전 | Al 탈산 | B | 29 | 58 | 50700 | 70.83 | B | B | B |  | 1 | 1 |  | 1520 | 1528 | 5600 |  |  | 5600 | 65.46 | 11 | 85545 | 1581 |  | Y | 38 | 26 | [7 empty] | 김형철 | 2 | [6 empty] | 99.65 | 12-2 | 0 | 197.55 | A |  | 1581 | 3 | 0.17 | 1543 | 1.19 | 62 | 26 | 287 | 4:47 | 16 | 16 | 53 | 0 |  | 0 |  | 500 | N2 | 2021-11-22 23:37 | 2021-11-23 00:14 | 37 | 2021-11-22 23:36 | 38 |  |  |  |  | N |  |  |  | Y | [5 empty] | 0 | 179.74 | [20 empty] | 0.79 |  |  | 0 | 3.17 | A | [9 empty] | 98 | 0 | 600 | 0 | 0 | 132 | 0 | 495 | 0 | 296 | 0 | 0 | 0 | 0
2021-11-22 | A68290 | 1 | 중탄소 | SM45CB | TUNDISH교체 | Si 탈산 | B | 16 | 40 | 51700 | 71.28 | B | B | B |  | 1 | 1 |  | 1530 | 1544 | 6100 |  |  | 6100 | 44.66 | 18 | 136589 | 1588 |  | Y | 33 | 28 | [7 empty] | 김형철 | 2 | [6 empty] | 104.75 | 13-1 | 0 | 209.48 | A |  | 1624 | 3 | 0.16 | 1581 | 1.19 | 88 | 33 | 269 | 4:29 | 14 | 20 | 54 | 0 |  | 0 |  | 450 | N2 | 2021-11-23 00:49 | 2021-11-23 01:36 | 47 | 2021-11-23 00:47 | 48 |  |  |  |  | N |  |  |  | Y | [5 empty] | 0 | 191.74 | [19 empty] | 2.39 |  |  |  | 0 | 4.71 | A | [9 empty] | 0 | 0 | 0 | 0 | 0 | 119 | 0 | 644 | 0 | 396 | 0 | 0 | 17 | 0 |  |  |  |  | 1
2021-11-22 | A68291 | 1 | 중탄소 | SM45C |  | Si 탈산 | B | 19 | 1 | 53400 | 85.35 | B | B | B |  | 1 | 1 |  | 1530 | 1531 | 6100 |  |  | 6100 | 129 | 6 | 47286 | 1602 |  | Y | 36 | 29 | 대보수래들 | [6 empty] | 김형철 | 2 | [6 empty] | 101.65 | 13-7 | 0.02 | 176.91 | A |  | 1602 | 3 | 0.17 | 1555 | 0.98 | 62 | 19 | 277 | 4:37 | 15 | 16 | 55 | 0 |  | 0 |  | 500 | N2 | 2021-11-23 02:05 | 2021-11-23 02:40 | 35 | 2021-11-23 02:03 | 37 |  |  |  |  | N |  |  |  | Y | [5 empty] | 0 | 277.4 | [23 empty] | 0 | 0.01 | A | [9 empty] | 0 | 0 | 0 | 0 | 0 | 153 | 0 | 643 | 0 | 399 | 0 | 0 | 146 | 95 |  |  | 6
2021-11-22 | A68292 | 1 | 중탄소 | SM45C |  | Si 탈산 | B | 36 | 24 | 52300 | 75.18 | B | B | B |  | 1 | 1 |  | 1530 | 1531 | 5100 |  |  | 5100 | 50.87 | 12 | 100250 | 1590 |  | Y | 33 | 28 | [7 empty] | 김형철 | 2 | [6 empty] | 100.95 | 13-1 | 0 | 206.65 | A |  | 1586 | 3 | 0.17 | 1558 | 0.7 | 65 | 18 | 275 | 4:35 | 15 | 16 | 56 | 0 |  | 0 |  | 500 | N2 | 2021-11-23 02:56 | 2021-11-23 03:42 | 46 | 2021-11-23 02:54 | 48 |  |  |  |  | N |  |  |  | Y | [5 empty] | 0 | 230.97 | [23 empty] | 0 | 0.01 | A | [9 empty] | 0 | 0 | 0 | 10 | 0 | 148 | 0 | 497 | 0 | 299 | 0 | 0 | 0 | 20 |  |  | 5
2021-11-22 | A68293 | 1 | 중탄소 | SM45C |  | Si 탈산 | B | 5 | 14 | 52600 | 73.28 | B | B | B |  | 1 | 1 |  | 1530 | 1548 | 4400 |  |  | 4400 | 43.08 | 12 | 102144 | 1604 |  | Y | 33 | 27 | [7 empty] | 김형철 | 2 | [6 empty] | 97.65 | 12-9 | 0 | 136.1 | A |  | 1582 | 3 | 0.17 | 1553 | 0.74 | 60 | 17 | 250 | 4:10 | 15 | 15 | 57 | 0 |  | 0 |  | 500 | N2 | 2021-11-23 04:04 | 2021-11-23 04:47 | 43 | 2021-11-23 04:02 | 45 |  |  |  |  | N |  |  |  | Y | [5 empty] | 0 | 221.73 | [23 empty] | 0 | 0.01 | A | [9 empty] | 0 | 0 | 0 | 0 | 0 | 156 | 0 | 672 | 0 | 446 | 0 | 0 | 23 | 37 |  |  | 5
2021-11-22 | A68294 | 1 | 중탄소 | SM45C |  | Si 탈산 | B | 16 | 41 | 51600 | 80.67 | B | B | B |  | 1 | 1 |  | 1530 | 1518 | 5300 |  |  | 5300 | 51.89 | 12 | 102144 | 1583 |  | Y | 43 | 26 | [7 empty] | 김형철 | 2 | [6 empty] | 97.25 | 12-3 | 0 | 152.14 | A |  | 1583 | 3 | 0.17 | 1557 | 0.72 | 64 | 24 | 252 | 4:12 | 15 | 16 | 58 | 0 |  | 0 |  | 500 | N2 | 2021-11-23 05:11 | 2021-11-23 05:51 | 41 | 2021-11-23 05:09 | 43 |  |  |  |  | N |  |  |  | Y | [5 empty] | 0 | 203.49 | [23 empty] | 0 | 0.02 | A | [9 empty] | 0 | 0 | 168 | 31 | 0 | 133 | 0 | 497 | 0 | 297 | 0 | 0 | 0 | 20 |  |  | 4
2021-11-22 | A68295 | 1 | 중탄소 | SM45C |  | Si 탈산 | B | 19 | 2 | 53200 | 71.68 | B | B | C |  | 1 | 1 |  | 1530 | 1565 | 4500 |  |  | 4500 | 49.29 | 11 | 91296 | 1595 | 362 | Y | 40 | 26 | [7 empty] | 김형철 | 2 | [6 empty] | 101 | 13-6 | 0 | 192.06 | A |  | 1603 | 3 | 0.17 | 1561 | 1.35 | 68 | 26 | 286 | 4:46 | 15 | 17 | 59 | 0 |  | 0 |  | 600 | N2 | 2021-11-23 06:12 | 2021-11-23 06:55 | 42 | 2021-11-23 06:11 | 44 |  |  |  |  | N |  |  |  | Y | [5 empty] | 0 | 153.03 | [23 empty] | 1.5 | 1.44 | A | [9 empty] | 0 | 0 | 0 | 0 | 0 | 178 | 0 | 498 | 0 | 297 | 0 | 0 | 0 | 41
2021-11-23 | A68296 | 1 | 중탄소 | SM45C | 연주종료 | Si 탈산 | B | 36 | 25 | 52600 | 64.57 | C | C | C |  | 1 | 1 |  | 1530 | 1564 | 4500 |  |  | 4500 | 48.14 | 13 | 93478 | 1607 |  | Y | 40 | 26 | [7 empty] | 이호남 | 2 | [6 empty] | 101 | 12-10 | 0 | 237.05 | A |  | 1595 | 3 | 0.17 | 1560 | 1.46 | 67 | 26 | 269 | 4:29 | 15 | 15 | 60 | 0 |  | 0 |  | 320 | N2 | 2021-11-23 07:14 | 2021-11-23 08:02 | 49 | 2021-11-23 07:13 | 49 |  |  |  |  | N |  |  |  | Y | [5 empty] | 0 | 104.06 | [23 empty] | 4.29 | 1.44 | A | [9 empty] | 0 | 0 | 0 | 53 | 0 | 171 | 0 | 716 | 0 | 568 | 0 | 0 | 96 | 0
2021-11-23 | A68297 | 1 | 저탄소 | SNCM26V |  | Al 탈산 | I | 5 | 15 | 52300 | 140.4 | C | C | C |  | 1 | 1 |  | 1545 | 1608 | 8500 |  |  | 8500 | 100 | 10 | 85000 | 1665 |  | INGOT | 53 | 42 | [7 empty] | 이호남 | [7 empty] | 97.75 | 12-9 | 0 | 334.42 | A |  | 1618 | 3 | 0.16 | 1572 | 1.53 | 72 |  | 288 | 4:48 | 20 | 20 | 61 | 0 | 20 | 0 | 0 | 300 | N2 | 2021-11-23 09:34 |  | 31 | 2021-11-23 09:32 | [5 empty] | Y |  |  |  | Y | [5 empty] | 10.01 | 105.05 | [18 empty] | 1.3 |  |  |  |  | 0.09 | 0 | B | [9 empty] | 1115 | 801 | 0 | 241 | 0 | 291 | 0 | 701 | 0 | 539 | 0 | 0 | 0 | 15
2021-11-23 | A68298 | 1 | 중탄소 | SNCM8I2 |  | Al 탈산 | I | 16 | 42 | 51900 | 121.45 | C | C | C |  | 1 | 1 |  | 1545 | 1578 | 6900 |  |  | 6900 | 77.62 | 7 | 88900 | 1614 | 358 | INGOT | 75 | 34 | [7 empty] | 이호남 | [7 empty] | 96.4 | 12-2 | 0 | 372.16 | A |  | 1613 | 3 | 0.16 | 1563 | 1.11 | 76 |  | 373 | 6:13 | 20 | 20 | 62 | 0 |  | 0 |  | 300 | N2 | 2021-11-23 10:34 |  | 26 | 2021-11-23 10:32 | [5 empty] | Y |  |  |  | Y | [5 empty] | 43.12 | 152.71 | [18 empty] | 1.4 |  |  |  |  | 1.27 | 0 | B | [9 empty] | 1016 | 17 | 0 | 0 | 0 | 172 | 0 | 498 | 0 | 297 | 0 | 0 | 0 | 0
2021-11-23 | A68299 | 1 | 중탄소 | SM45CI |  | Al 탈산 | I | 19 | 3 | 53300 | 76.1 | C | C | C |  | 1 | 1 |  | 1545 | 1637 | 2900 |  |  | 2900 | 34.24 | 11 | 84700 | 1615 |  | INGOT | 43 | 17 | A68297 I/G/T 잔강 NI강종으로 호환되지않아 포트에이월 | [6 empty] | 양성호 | [7 empty] | 96.95 | 13-1 | 160.15 | 4.79 | A |  | 1621 | 3 | 0.18 | 1570 | 1.59 | 77 |  | 269 | 4:29 | 20 | 23 | 63 | 0 |  | 0 |  | 400 | AR | 2021-11-23 11:32 |  | 29 | 2021-11-23 11:31 | [5 empty] | Y |  |  |  | Y | [5 empty] | 143.82 | 21.57 | [18 empty] | 1.1 |  |  |  |  | 2.48 | 0 | A | [9 empty] | 0 | 0 | 620 | 28 | 0 | 69 | 0 | 497 | 0 | 299 | 0 | 0 | 0 | 29
2021-11-23 | A68300 | 1 | 중탄소 | SCM440I |  | Al 탈산 | I | 5 | 16 | 52200 | 78.87 | C | C | C |  | 1 | 1 |  | 1545 | 1539 | 7200 |  |  | 7200 | 75 | 20 | 96000 | 1617 |  | INGOT | 45 | 34 | A68298 I/G/T 잔강 NI강종으로 호환되지않아 포트에이월 | [6 empty] | 양성호 | 0 | [6 empty] | 103.9 | 13-6 | 194.82 | 5.96 | A |  | 1621 | 3 | 0.22 | 1577 | 1.33 | 82 |  | 268 | 4:28 | 20 | 20 | 64 | 0 |  | 0 |  | 600 | AR | 2021-11-23 12:55 |  | 30 | 2021-11-23 12:54 | [5 empty] | Y |  |  |  | Y | [5 empty] | 134.31 | 44.85 | [18 empty] | 1.1 |  |  |  |  | 4.2 | 0 | A | [9 empty] | 1484 | 0 | 502 | 246 | 0 | 154 | 0 | 996 | 0 | 653 | 0 | 0 | 119 | 0
2021-11-23 | A68301 | 1 | 중탄소 | SM38CS | 연주시작 | Al 탈산 | B | 36 | 26 | 52300 | 79.48 | C | C | C |  | 1 | 1 |  | 1530 | 1549 | 6600 |  |  | 6600 | 64.63 | 12 | 102120 | 1637 |  | Y | 41 | 33 | [15 empty] | 103.2 | 13-3 | 258.93 | 0 | A |  | 1627 | 3 | 0.22 | 1581 | 1.21 | 85 | 41 | 257 | 4:17 | 13 | 20 | 65 | 0 |  | 0 |  | 600 | AR | 2021-11-23 13:58 | 2021-11-23 14:27 | 28 | 2021-11-23 13:58 | 29 |  |  |  |  | N |  |  |  | Y | [5 empty] | 130.87 | 78.9 | [19 empty] | 1.63 |  |  |  | 5.52 | 0 | A | [9 empty] | 65 | 0 | 315 | 35 | 0 | 39 | 0 | 220 | 0 | 154 | 0 | 0 | 95 | 22 |  |  |  |  | 1
2021-11-23 | A68302 | 1 | 중탄소 | SM38CS |  | Al 탈산 | B | 16 | 43 | 52000 | 59.53 | C | D | D |  | 1 | 1 |  | 1530 | 1587 | 3700 |  |  | 3700 | 36.23 | 12 | 102120 | 1609 |  | Y | 38 | 23 | [15 empty] | 102.65 | 12-8 | 163.82 | 0 | A |  | 1609 | 3 | 0.22 | 1568 | 1.86 | 72 | 32 | 133 | 2:13 | 13 | 13 | 66 | 0 |  | 0 |  | 500 | AR | 2021-11-23 14:49 | 2021-11-23 15:34 | 45 | 2021-11-23 14:49 | 45 |  |  |  |  | N |  |  |  | Y | [5 empty] | 77.33 | 33.38 | [23 empty] | 6.53 | 0 | A | [9 empty] | 0 | 0 | 0 | 40 | 0 | 175 | 0 | 496 | 0 | 300 | 0 | 0 | 0 | 20
2021-11-23 | A68303 | 1 | 중탄소 | SM38CS |  | Al 탈산 | B | 19 | 4 | 53200 | 58.6 | D | D | D |  | 1 | 1 |  | 1530 | 1571 | 3700 |  |  | 3700 | 36.23 | 12 | 102120 | 1605 |  | Y | 40 | 17 | [7 empty] | 김덕진 | 2 | [8 empty] | 137.61 | 0 | A |  | 1605 | 3 | 0.21 | 1555 | 2.63 | 59 | 14 | 274 | 4:34 | 13 | 13 | 67 | 0 |  | 0 |  | 500 | AR | 2021-11-23 15:51 | 2021-11-23 16:39 | 48 | 2021-11-23 15:51 | 48 |  |  |  |  | N |  |  |  | Y | [5 empty] | 92.26 | 1.58 | [23 empty] | 7.78 | 0 | A | [9 empty] | 93 | 0 | 0 | 23 | 0 | 157 | 0 | 497 | 0 | 301 | 0 | 0 | 0 | 29
2021-11-23 | A68304 | 1 | 중탄소 | SM38CS |  | Al 탈산 | B | 5 | 17 | 52000 | 62.6 | D | D | D |  | 1 | 1 |  | 1530 | 1587 | 3700 |  |  | 3700 | 36.23 | 12 | 102120 | 1607 |  | Y | 38 | 17 | [7 empty] | 김덕진 | 2 |  |  |  |  | Y |  | 101.15 | 13-3 | 111.88 | 0 | A |  | 1607 | 3 | 0.21 | 1565 | 1.83 | 69 | 23 | 116 | 1:56 | 13 | 13 | 68 | 0 |  | 0 |  | 500 | AR | 2021-11-23 16:57 | 2021-11-23 17:40 | 43 | 2021-11-23 16:56 | 44 |  |  |  |  | N |  |  |  | Y | [5 empty] | 78.41 | 45.16 | [23 empty] | 9.11 | 0 | A | [9 empty] | 0 | 8 | 61 | 27 | 0 | 154 | 0 | 493 | 0 | 296 | 0 | 0 | 0 | 18
2021-11-23 | A68305 | 1 | 중탄소 | SM38CS |  | Al 탈산 | B | 36 | 27 | 51400 | 58.82 | D | D | D |  | 1 | 1 |  | 1530 | 1546 | 4900 |  |  | 4900 | 52.34 | 11 | 93610 | 1620 |  | Y | 39 | 19 | [7 empty] | 김덕진 | 2 |  |  |  |  | Y |  |  |  | 223.95 | 0 | A |  | 1620 | 3 | 0.22 | 1573 | 2.35 | 77 | 35 | 133 | 2:13 | 13 | 14 | 69 | 0 |  | 0 |  | 500 | AR | 2021-11-23 18:00 | 2021-11-23 18:42 | 42 | 2021-11-23 18:00 | 42 |  |  |  |  | N |  |  |  | Y | [5 empty] | 0.1 | 0 | [23 empty] | 10.36 | 0 | A | [9 empty] | 62 | 0 | 861 | 42 | 0 | 151 | 0 | 492 | 0 | 299 | 0 | 0 | 0 | 13
2021-11-23 | A68306 | 1 | 중탄소 | SM38CS |  | Al 탈산 | B | 16 | 44 | 51800 | 62.58 | D | D | D |  | 1 | 1 |  | 1530 | 1552 | 5300 |  |  | 5300 | 56.62 | 11 | 93610 | 1618 |  | Y | 38 | 25 | [7 empty] | 김덕진 | 2 |  |  |  |  | Y |  | 99.15 | 12-4 | 189.73 | 0 | A |  | 1618 | 3 | 0.21 | 1581 | 1.61 | 85 | 43 | 153 | 2:33 | 13 | 13 | 70 | 0 |  | 0 |  | 500 | AR | 2021-11-23 19:08 | 2021-11-23 19:46 | 38 | 2021-11-23 19:06 | 40 |  |  |  |  | N |  |  |  | Y | [5 empty] | 82.05 | 35.72 | [23 empty] | 0 | 0 | A | [9 empty] | 96 | 0 | 0 | 0 | 0 | 154 | 0 | 491 | 0 | 299 | 0 | 0 | 0 | 13
2021-11-23 | A68307 | 1 | 중탄소 | SM38CS |  | Al 탈산 | B | 19 | 5 | 54400 | 62.55 | D | D | D |  | 1 | 1 |  | 1530 | 1542 | 5300 |  |  | 5300 | 51.9 | 12 | 102120 | 1593 |  | Y | 39 | 25 | [7 empty] | 김덕진 | 2 |  |  |  |  | Y |  | 100.45 | 13-5 | 143.66 | 0 | A |  | 1593 | 3 | 0.22 | 1570 | 1 | 74 | 33 | 134 | 2:14 | 13 | 13 | 71 | 0 |  | 0 |  | 500 | AR | 2021-11-23 20:06 | 2021-11-23 20:50 | 43 | 2021-11-23 20:05 | 45 |  |  |  |  | N |  |  |  | Y | [5 empty] | 80.94 | 39.68 | [23 empty] | 1.17 | 0 | A | [9 empty] | 83 | 0 | 0 | 0 | 0 | 137 | 0 | 494 | 0 | 299 | 0 | 0 | 0 | 23
2021-11-23 | A68308 | 1 | 중탄소 | SM38CS | TUNDISH교체전 | Al 탈산 | B | 5 | 18 | 52400 | 64.18 | D | D | D |  | 1 | 1 |  | 1530 | 1550 | 5300 |  |  | 5300 | 50.09 | 14 | 105814 | 1589 | 360 | Y | 38 | 25 | [7 empty] | 김덕진 | 2 |  |  |  |  | Y |  | 101.75 | 13-3 | 127.01 | 0 | A |  | 1589 | 3 | 0.22 | 1559 | 1.2 | 63 | 23 | 231 | 3:51 | 13 | 13 | 72 | 0 |  | 0 |  | 500 | AR | 2021-11-23 21:15 | 2021-11-23 21:54 | 39 | 2021-11-23 21:14 | 40 |  |  |  |  | N |  |  |  | Y | [5 empty] | 87.89 | 43.56 | [23 empty] | 2.56 | 0 | A | [9 empty] | 99 | 0 | 0 | 0 | 0 | 138 | 0 | 297 | 0 | 1048 | 0 | 0 | 179 | 35
2021-11-23 | A68309 | 1 | 고탄소 | SEAH-BQ2 | TUNDISH교체 | Al 탈산 | B | 36 | 28 | 52300 | 88.85 | D | D | B |  | 1 | 1 |  | 1520 | 1548 | 6100 |  |  | 6100 | 60.08 | 12 | 101532 | 1611 |  | Y | 41 | 54 | [7 empty] | 김덕진 | 2 | [6 empty] | 105.3 | 13-4 | 0 | 360.92 | A |  | 1616 | 3 | 0.17 | 1559 | 1.21 | 74 | 25 | 368 | 6:08 | 30 | 30 | 73 | 0 |  | 0 |  | 500 | N2 | 2021-11-23 22:41 | 2021-11-23 23:19 | 39 | 2021-11-23 22:39 | 40 |  |  |  |  | Y |  |  |  | Y | [5 empty] | 0 | 263.07 | [19 empty] | 1.76 |  |  |  | 4.27 | 0 | A |  |  | 5.99 | 31.495 | 49.412 | 0.132 | 8.249 | 1.569 | 1405.19 | 61 | 0 | 829 | 34 | 0 | 163 | 0 | 397 | 0 | 1195 | 0 | 0 | 208 | 28 |  |  |  |  | 1
2021-11-23 | A68310 | 1 | 고탄소 | SEAH-BQ2 |  | Al 탈산 | B | 16 | 45 | 51600 | 84.33 | B | B | B |  | 1 | 1 |  | 1520 | 1546 | 4800 |  |  | 4800 | 47.28 | 12 | 101532 | 1590 |  | Y | 41 | 28 | [7 empty] | 김형철 | 2 | [6 empty] | 96.8 | 12-2 | 0 | 180.72 | A |  | 1590 | 3 | 0.17 | 1552 | 0.9 | 67 | 26 | 272 | 4:32 | 30 | 30 | 74 | 0 |  | 0 |  | 500 | N2 | 2021-11-23 23:34 | 2021-11-24 00:23 | 49 | 2021-11-23 23:33 | 50 |  |  |  |  | Y |  |  |  | Y | [5 empty] | 0 | 233.23 | [23 empty] | 5.36 | 0 | A |  |  | 4.404 | 34.343 | 49.473 | 0.136 | 11.233 | 1.44 | 1407.98 | 65 | 0 | 812 | 15 | 0 | 167 | 0 | 196 | 0 | 900 | 0 | 0 | 0 | 6
2021-11-23 | A68311 | 1 | 고탄소 | SEAH-BQ2 |  | Al 탈산 | B | 19 | 6 | 53900 | 98.03 | B | B | B |  | 1 | 1 |  | 1520 | 1552 | 5100 |  |  | 5100 | 50.23 | 12 | 101532 | 1586 |  | Y | 42 | 30 | [7 empty] | 김형철 | 2 | [6 empty] | 102.25 | 13-6 | 0 | 260.04 | A |  | 1586 | 3 | 0.18 | 1545 | 0.75 | 60 | 26 | 365 | 6:05 | 30 | 30 | 75 | 0 |  | 0 |  | 500 | N2 | 2021-11-24 00:53 | 2021-11-24 01:24 | 31 | 2021-11-24 00:51 | 33 |  |  |  |  | Y |  |  |  | Y | [5 empty] | 0 | 307.73 | [23 empty] | 6.96 | 0 | A |  |  | 4.137 | 35.42 | 48.422 | 0.139 | 11.704 | 1.367 | 1378.66 | 110 | 0 | 947 | 12 | 0 | 153 | 0 | 295 | 0 | 1076 | 0 | 0 | 0 | 40
2021-11-23 | A68312 | 1 | 고탄소 | SEAH-BQ2 |  | Al 탈산 | B | 5 | 19 | 52600 | 109.37 | B | B | B |  | 1 | 1 |  | 1520 | 1556 | 5600 |  |  | 5600 | 60.17 | 11 | 93071 | 1571 |  | Y | 57 | 50 | [7 empty] | 김형철 | 2 |  |  | Y |  |  |  | 107.25 | 13-9 | 0 | 253.3 | A |  | 1589 | 3 | 0.17 | 1551 | 0.73 | 66 | 31 | 283 | 4:43 | 30 | 30 | 76 | 0 |  | 0 |  | 500 | N2 | 2021-11-24 02:03 | 2021-11-24 02:28 | 26 | 2021-11-24 02:02 | 27 |  |  |  |  | Y |  |  |  | Y | [5 empty] | 0 | 292.07 | [23 empty] | 7.54 | 0.73 | A |  |  | 5.326 | 32.138 | 49.048 | 0.121 | 9.209 | 1.526 | 1418.44 | 68 | 0 | 897 | 10 | 0 | 127 | 0 | 486 | 0 | 894 | 0 | 0 | 37 | 29
2021-11-23 | A68313 | 1 | 고탄소 | SEAH-BQ2 |  | Al 탈산 | B | 36 | 29 | 0 | 91.47 | B | B | B |  | 1 | 1 |  | 1520 | 1539 | 4900 |  |  | 4900 | 52.65 | 11 | 93071 | 1586 |  | Y | 43 | 28 | [7 empty] | 김형철 | 2 |  |  | Y |  |  |  | 158.85 |  | 0 | 192.88 | A |  | 1586 | 3 | 0.2 | 1542 | 0.94 | 57 | 31 | 519 | 8:39 | 30 | 30 | 77 | 0 |  | 0 |  | 500 | N2 | 2021-11-24 03:08 | 2021-11-24 03:35 | 27 | 2021-11-24 03:06 | 29 |  |  |  |  | Y |  |  |  | Y | [5 empty] | 0 | 260.44 | [23 empty] | 0 | 0.1 | A |  |  | 5.252 | 32.899 | 49.716 | 0.11 | 9.466 | 1.511 | 1418.44 | 88 | 0 | 925 | 0 | 0 | 134 | 0 | 344 | 0 | 799 | 0 | 0 | 16 | 0
2021-11-23 | A68314 | 1 | 고탄소 | SEAH-BQ2 |  | Al 탈산 | B | 16 | 46 | 51800 | 81.43 | B | B | B |  | 1 | 1 |  | 1520 | 1544 | 5200 |  |  | 5200 | 55.87 | 11 | 93071 | 1583 |  | Y | 41 | 31 | [7 empty] | 김형철 | 2 |  | Y |  |  |  |  | 101.65 | 12-7 | 0 | 190.84 | A |  | 1583 | 3 | 0.2 | 1553 | 0.77 | 68 | 30 | 268 | 4:28 | 30 | 30 | 78 | 0 |  | 0 |  | 500 | N2 | 2021-11-24 04:03 | 2021-11-24 04:41 | 38 | 2021-11-24 04:01 | 40 |  |  |  |  | Y |  |  |  | Y | [5 empty] | 0 | 216.13 | [23 empty] | 0 | 0 | A |  |  | 4.164 | 34.095 | 49.807 | 0.161 | 11.961 | 1.46 | 1436.46 | 81 | 0 | 864 | 9 | 0 | 128 | 0 | 443 | 0 | 798 | 0 | 0 | 49 | 29
2021-11-23 | A68315 | 1 | 고탄소 | SEAH-BQ2 |  | Al 탈산 | B | 19 | 7 | 53900 | 94.6 | B | B | B |  | 1 | 1 |  | 1520 | 1567 | 4200 |  |  | 4200 | 45.13 | 11 | 93071 | 1585 |  | Y | 41 | 25 | [7 empty] | 김형철 | 2 |  |  | Y |  |  |  | 108.95 | 14-4 | 0 | 86.18 | A |  | 1585 | 3 | 0.16 | 1541 | 0.83 | 56 | 26 | 556 | 9:16 | 30 | 30 | 79 | 0 |  | 0 |  | 500 | N2 | 2021-11-24 05:18 | 2021-11-24 05:46 | 28 | 2021-11-24 05:17 | 29 |  |  |  |  | Y |  |  |  | Y | [5 empty] | 0 | 295.29 | [23 empty] | 0 | 1.49 | A |  |  | 5.171 | 31.144 | 49.355 | 0.156 | 9.545 | 1.585 | 1446.9 | 58 | 0 | 872 | 24 | 0 | 126 | 0 | 543 | 0 | 798 | 0 | 0 | 101 | 22
2021-11-23 | A68316 | 1 | 고탄소 | SEAH-BQ2 | TUNDISH교체전 | Al 탈산 | B | 5 | 20 | 52400 | 90.8 | B | B | C |  | 1 | 1 |  | 1520 | 1551 | 5500 |  |  | 5500 | 58.37 | 12 | 94225 | 1573 |  | Y | 46 | 40 | [7 empty] | 김형철 | 2 |  | Y |  |  |  |  | 110.3 | 14-2 | 0 | 152.6 | A |  | 1588 | 3 | 0.16 | 1548 | 0.89 | 63 | 29 | 295 | 4:55 | 30 | 30 | 80 | 0 |  | 0 |  | 500 | N2 | 2021-11-24 06:28 | 2021-11-24 06:54 | 26 | 2021-11-24 06:28 | 26 |  |  |  |  | Y |  |  |  | Y | [5 empty] | 0 | 251.24 | [23 empty] | 0 | 2.93 | A |  |  | 5.726 | 31.728 | 49.214 | 0.224 | 8.595 | 1.551 | 1405.19 | 37 | 0 | 935 | 17 | 0 | 127 | 0 | 592 | 0 | 798 | 0 | 0 | 85 | 18
2021-11-24 | A68317 | 1 | 중탄소 | SBC70L | TUNDISH교체 | Al 탈산 | B | 36 | 30 | 51500 | 76.05 | C | C | C |  | 1 | 1 |  | 1530 | 1555 | 6500 |  |  | 6500 | 68.51 | 12 | 94872 | 1631 |  | N | 41 | 33 | [7 empty] | 이호남 | 2 |  | Y |  |  |  |  | 107.75 | 13-7 | 273.21 | 0 | A |  | 1631 | 3 | 0.21 | 1595 | 1.06 | 97 | 37 | 360 | 6:00 | 20 | 23 | 81 | 0 |  | 0 |  | 600 | AR | 2021-11-24 07:27 | 2021-11-24 08:25 | 58 | 2021-11-24 07:26 | 59 |  |  |  |  | N |  |  |  | Y | [5 empty] | 131.1 | 23.42 | [19 empty] | 1.63 |  |  |  | 1.05 | 3.47 | A | [9 empty] | 0 | 0 | 695 | 61 | 0 | 208 | 0 | 716 | 0 | 296 | 0 | 0 | 95 | 0 |  |  |  |  | 1
2021-11-24 | A68318 | 1 | 중탄소 | SBC70L |  | Al 탈산 | B | 16 | 47 | 52500 | 71.12 | C | C | C |  | 1 | 1 |  | 1530 | 1608 | 4000 |  |  | 4000 | 36.14 | 14 | 110684 | 1629 |  | Y | 39 | 22 | [7 empty] | 이호남 | 2 |  | Y | [6 empty] | 201.89 | 0 | A |  | 1609 | 3 | 0 | 1576 | 1.03 | 78 | 29 | 242 | 4:02 | 20 | 21 | 82 | 0 |  | 0 |  | 500 | AR | 2021-11-24 08:26 | 2021-11-24 09:33 | 67 | 2021-11-24 08:24 | 69 |  |  |  |  | N |  |  |  | Y | [5 empty] | 125.09 | 38.33 | [20 empty] | 0.75 |  |  | 4.61 | 3.47 | A | [9 empty] | 0 | 0 | 859 | 40 | 0 | 220 | 0 | 497 | 0 | 299 | 0 | 0 | 0 | 5
2021-11-24 | A68319 | 1 | 중탄소 | SBC70L |  | Al 탈산 | B | 19 | 8 | 53500 | 73.75 | C | C | C |  | 1 | 1 |  | 1530 | 1568 | 5400 |  |  | 5400 | 56.92 | 12 | 94872 | 1610 |  | Y | 40 | 30 | [7 empty] | 이호남 | 2 |  | Y |  |  |  |  | 100.25 | 13-4 | 129.02 | 0 | A |  | 1610 | 3 | 0.2 | 1561 | 1.44 | 63 | 20 | 265 | 4:25 | 20 | 21 | 83 | 0 |  | 0 |  | 600 | AR | 2021-11-24 09:49 | 2021-11-24 10:37 | 48 | 2021-11-24 09:48 | 49 |  |  |  |  | N |  |  |  | Y | [5 empty] | 155.71 | 43.51 | [20 empty] | 0.73 |  |  | 11.52 | 3.47 | A | [9 empty] | 0 | 0 | 899 | 76 | 0 | 209 | 0 | 716 | 0 | 519 | 0 | 0 | 94 | 16
2021-11-24 | A68320 | 1 | 중탄소 | SBC70L |  | Al 탈산 | B | 5 | 21 | 52200 | 74.75 | C | C | C |  | 1 | 1 |  | 1530 | 1582 | 4400 |  |  | 4400 | 39.75 | 14 | 110684 | 1606 |  | Y | 39 | 25 | [7 empty] | 이호남 | 2 |  |  |  |  | Y |  | 104.9 | 13-6 | 111.87 | 0 | A |  | 1598 | 3 | 0.2 | 1562 | 1.03 | 64 | 23 | 268 | 4:28 | 20 | 21 | 84 | 0 |  | 0 |  | 450 | AR | 2021-11-24 10:53 | 2021-11-24 11:40 | 48 | 2021-11-24 10:52 | 48 |  |  |  |  | N |  |  |  | Y | [5 empty] | 127.24 | 38.63 | [20 empty] | 0.54 |  |  | 19.51 | 3.47 | A | [9 empty] | 0 | 0 | 575 | 40 | 0 | 204 | 0 | 715 | 0 | 452 | 0 | 0 | 96 | 15
2021-11-24 | A68321 | 1 | 중탄소 | SBC70L |  | Al 탈산 | B | 36 | 31 | 52000 | 76.58 | C | C | C |  | 1 | 1 |  | 1530 | 1582 | 4800 |  |  | 4800 | 50.59 | 12 | 94872 | 1620 |  | Y | 43 | 29 | [7 empty] | 이호남 | 2 | [6 empty] | 100.25 | 12-8 | 195.68 | 0 | A |  | 1617 | 3 | 0.21 | 1571 | 1.39 | 73 | 31 | 250 | 4:10 | 20 | 20 | 85 | 0 |  | 0 |  | 550 | AR | 2021-11-24 11:58 | 2021-11-24 12:48 | 50 | 2021-11-24 11:57 | 51 |  |  |  |  | N |  |  |  | Y | [5 empty] | 137.79 | 45.48 | [23 empty] | 24.21 | 3.47 | A | [9 empty] | 0 | 0 | 822 | 105 | 0 | 210 | 0 | 497 | 0 | 298 | 0 | 0 | 0 | 46
2021-11-24 | A68322 | 1 | 중탄소 | SBC70L |  | Al 탈산 | B | 16 | 48 | 52000 | 75.9 | C | C | C |  | 1 | 1 |  | 1530 | 1549 | 5600 |  |  | 5600 | 59.03 | 12 | 94872 | 1606 |  | Y | 41 | 28 | [7 empty] | 이호남 | 2 | [6 empty] | 100.5 | 12-5 | 188.71 | 0 | A |  | 1596 | 3 | 0.21 | 1567 | 0.83 | 69 | 27 | 285 | 4:45 | 20 | 20 | 86 | 0 |  | 0 |  | 500 | AR | 2021-11-24 13:10 | 2021-11-24 13:52 | 41 | 2021-11-24 13:10 | 42 |  |  |  |  | N |  |  |  | Y | [5 empty] | 127.72 | 55.01 | [20 empty] | 0.6 |  |  | 29.78 | 3.47 | A | [9 empty] | 0 | 0 | 794 | 33 | 0 | 199 | 0 | 715 | 0 | 449 | 0 | 0 | 96 | 9
2021-11-24 | A68323 | 1 | 중탄소 | SBC70L |  | Al 탈산 | B | 19 | 9 | 54000 | 73.65 | C | C | A |  | 1 | 1 |  | 1530 | 1544 | 5800 |  |  | 5800 | 52.4 | 14 | 110684 | 1615 |  | Y | 40 | 29 | [7 empty] | 이호남 | 2 | [8 empty] | 155.14 | 0 | A |  | 1615 | 3 | 0.21 | 1565 | 1.52 | 67 | 27 | 276 | 4:36 | 20 | 21 | 87 | 0 |  | 0 |  | 500 | AR | 2021-11-24 14:16 | 2021-11-24 14:55 | 39 | 2021-11-24 14:14 | 41 |  |  |  |  | N |  |  |  | Y | [5 empty] | 128.72 | 40.08 | [20 empty] | 0.47 |  |  | 31.12 | 3.47 | A | [9 empty] | 0 | 0 | 377 | 29 | 0 | 197 | 0 | 883 | 0 | 605 | 0 | 0 | 157 | 30
2021-11-24 | A68324 | 1 | 중탄소 | SBC70L |  | Al 탈산 | B | 5 | 22 | 52500 | 76.42 | A | A | A |  | 1 | 1 |  | 1530 | 1559 | 5100 |  |  | 5100 | 53.76 | 12 | 94872 | 1602 |  | N | 42 | 29 | [7 empty] | 조관훈 | 2 |  |  |  |  | Y |  | 102 | 13-2 | 186.05 | 0 | A |  | 1602 | 3 | 0.19 | 1568 | 1 | 70 | 29 | 171 | 2:51 | 20 | 20 | 88 | 0 |  | 0 |  | 660 | AR | 2021-11-24 15:20 | 2021-11-24 15:59 | 39 | 2021-11-24 15:20 | 40 |  |  |  |  | N |  |  |  | Y | [5 empty] | 130.3 | 62.58 | [23 empty] | 32.45 | 3.47 | A | [9 empty] | 0 | 0 | 523 | 72 | 0 | 191 | 0 | 496 | 0 | 314 | 0 | 0 | 0 | 36
2021-11-24 | A68325 | 1 | 중탄소 | SBC70L |  | Al 탈산 | B | 36 | 32 | 52300 | 71.4 | A | A | A |  | 1 | 1 |  | 1530 | 1559 | 4500 |  |  | 4500 | 47.43 | 12 | 94872 | 1613 |  | Y | 40 | 25 | [7 empty] | 조관훈 | 2 |  |  |  |  | Y |  | 96.8 | 12-4 | 196.33 | 0 | A |  | 1613 | 3 | 0.21 | 1573 | 1.29 | 75 | 34 | 171 | 2:51 | 20 | 21 | 89 | 0 |  | 0 |  | 600 | AR | 2021-11-24 16:13 | 2021-11-24 17:02 | 49 | 2021-11-24 16:13 | 49 |  |  |  |  | N |  |  |  | Y | [5 empty] | 99.7 | 41.37 | [20 empty] | 0.47 |  |  | 35.4 | 3.47 | A | [9 empty] | 0 | 0 | 191 | 90 | 0 | 176 | 0 | 496 | 0 | 295 | 0 | 0 | 48 | 32
2021-11-24 | A68326 | 1 | 중탄소 | SBC70L |  | Al 탈산 | B | 16 | 49 | 52000 | 76.33 | A | A | A |  | 1 | 1 |  | 1530 | 1563 | 4500 |  |  | 4500 | 47.24 | 12 | 95268 | 1612 |  | Y | 40 | 26 | [7 empty] | 조관훈 | 2 | [8 empty] | 169.86 | 0 | A |  | 1573 | 3 | 0 | 1565 | 0.22 | 67 | 32 | 261 | 4:21 | 20 | 20 | 90 | 0 |  | 0 |  | 590 | AR | 2021-11-24 17:18 | 2021-11-24 18:03 | 45 | 2021-11-24 17:17 | 46 |  |  |  |  | N |  |  |  | Y | [5 empty] | 149.57 | 66.58 | [20 empty] | 0.66 |  |  | 36.76 | 3.47 | A | [9 empty] | 0 | 0 | 414 | 33 | 0 | 186 | 0 | 496 | 0 | 295 | 0 | 0 | 66 | 20
2021-11-24 | A68327 | 1 | 중탄소 | SBC70L |  | Al 탈산 | B | 19 | 10 | 53600 | 72.95 | A | A | A |  | 1 | 1 |  | 1530 | 1555 | 4600 |  |  | 4600 | 48.28 | 12 | 95268 | 1618 |  | Y | 41 | 26 | [7 empty] | 조관훈 | 2 | [8 empty] | 116.38 | 0 | A |  | 1618 | 3 | 0.19 | 1575 | 1.39 | 77 | 33 | 116 | 1:56 | 20 | 21 | 91 | 0 |  | 0 |  | 650 | AR | 2021-11-24 18:15 | 2021-11-24 19:04 | 49 | 2021-11-24 18:13 | 51 |  |  |  |  | N |  |  |  | Y | [5 empty] | 141.02 | 41.23 | [20 empty] | 0.52 |  |  | 0.02 | 0 | A | [9 empty] | 0 | 0 | 265 | 35 | 0 | 169 | 0 | 498 | 0 | 296 | 0 | 0 | 0 | 0
2021-11-24 | A68328 | 1 | 중탄소 | SBC70L |  | Al 탈산 | B | 5 | 23 | 52800 | 73.83 | A | A | A |  | 1 | 1 |  | 1530 | 1598 | 3700 |  |  | 3700 | 33.29 | 14 | 111146 | 1613 |  | Y | 41 | 21 | [7 empty] | 정용태 | 2 | [6 empty] | 97.05 | 12-7 | 129.75 | 0 | A |  | 1613 | 3 | 0.19 | 1569 | 1.33 | 71 | 34 | 235 | 3:55 | 20 | 20 | 92 | 0 |  | 0 |  | 600 | AR | 2021-11-24 19:18 | 2021-11-24 20:06 | 47 | 2021-11-24 19:18 | 47 |  |  |  |  | N |  |  |  | Y | [5 empty] | 0.16 | 0 | [20 empty] | 0.61 |  |  | 1.33 | 0 | A | [9 empty] | 0 | 0 | 657 | 0 | 0 | 188 | 0 | 707 | 0 | 299 | 0 | 0 | 0 | 8
2021-11-24 | A68329 | 1 | 중탄소 | SBC70L |  | Al 탈산 | B | 36 | 33 | 51700 | 68.23 | A | A | A |  | 1 | 1 |  | 1530 | 1547 | 5400 |  |  | 5400 | 56.68 | 12 | 95268 | 1614 |  | Y | 40 | 31 | [7 empty] | 정용태 | 2 |  |  |  |  | Y |  | 102.2 | 12-10 | 169.28 | 0 | A |  | 1614 | 3 | 0.2 | 1582 | 1.14 | 84 | 39 | 171 | 2:51 | 20 | 21 | 93 | 0 |  | 0 |  | 610 | AR | 2021-11-24 20:11 | 2021-11-24 21:08 | 57 | 2021-11-24 20:09 | 59 |  |  |  |  | N |  |  |  | Y | [5 empty] | 144.47 | 25.11 | [20 empty] | 0.51 |  |  | 0.14 | 0 | A | [9 empty] | 0 | 0 | 584 | 43 | 0 | 165 | 0 | 664 | 0 | 393 | 0 | 0 | 56 | 10
2021-11-24 | A68330 | 1 | 중탄소 | SBC70L | TUNDISH교체전 | Al 탈산 | B | 16 | 50 | 52200 | 79.03 | A | A | A |  | 1 | 1 |  | 1530 | 1573 | 5400 |  |  | 5400 | 52.78 | 14 | 102311 | 1608 |  | Y | 42 | 32 | [7 empty] | 정용태 | 3 | [6 empty] | 98.1 | 12-2 | 198.35 | 1.83 | A |  | 1608 | 3 | 0.2 | 1571 | 1.03 | 73 | 34 | 335 | 5:35 | 20 | 21 | 94 | 0 |  | 0 |  | 650 | AR | 2021-11-24 21:22 | 2021-11-24 22:13 | 52 | 2021-11-24 21:20 | 54 |  |  |  |  | N |  |  |  | Y | [5 empty] | 167.27 | 50.48 | [20 empty] | 0.46 |  |  | 0.01 | 0 | A | [9 empty] | 0 | 0 | 299 | 61 | 0 | 169 | 0 | 995 | 0 | 696 | 0 | 0 | 154 | 21
2021-11-24 | A68331 | 1 | 저탄소 | AE1524HM | TUNDISH교체 | Al 탈산 | B | 19 | 11 | 53600 | 82.83 | A | A | B |  | 1 | 1 |  | 1540 | 1563 | 6300 |  |  | 6300 | 69.65 | 16 | 90454 | 1641 | 340 | Y | 44 | 36 | [7 empty] | 정용태 | 3 |  |  |  |  | Y |  | 102 | 13-5 | 0 | 175.73 | A |  | 1639 | 3 | 0.17 | 1589 | 1.32 | 84 | 29 | 268 | 4:28 | 18 | 20 | 95 | 0 |  | 0 |  | 550 | N2 | 2021-11-24 22:33 | 2021-11-24 23:41 | 68 | 2021-11-24 22:31 | 70 |  |  |  |  | Y |  |  |  | Y | [5 empty] | 0 | 227.53 | [19 empty] | 1.23 |  |  |  | 0.25 | 0 | A | [9 empty] | 315 | 0 | 912 | 29 | 0 | 210 | 0 | 674 | 0 | 299 | 0 | 0 | 0 | 41 |  |  | 9 |  | 1
2021-11-24 | A68332 | 1 | 저탄소 | AE1524HM |  | Al 탈산 | B | 5 | 24 | 52700 | 97.8 | B | B | B |  | 1 | 1 |  | 1540 | 1539 | 6000 |  |  | 6000 | 64.35 | 16 | 93241 | 1621 |  | N | 45 | 30 | [7 empty] | 김형철 | 2 | [6 empty] | 100.4 | 12-10 | 0 | 192.5 | A |  | 1619 | 3 | 0.18 | 1571 | 0.94 | 66 | 25 | 292 | 4:52 | 18 | 18 | 96 | 0 |  | 0 |  | 550 | N2 | 2021-11-24 23:48 | 2021-11-25 00:40 | 52 | 2021-11-24 23:46 | 54 |  |  |  |  | Y |  |  |  | Y | [5 empty] | 0 | 308.65 | [23 empty] | 0.01 | 0 | A | [9 empty] | 337 | 0 | 805 | 51 | 0 | 188 | 0 | 498 | 0 | 296 | 0 | 0 | 0 | 22 |  |  | 4
2021-11-24 | A68333 | 1 | 저탄소 | AE1524HM |  | Al 탈산 | B | 36 | 34 | 52200 | 82.22 | B | B | B |  | 1 | 1 |  | 1540 | 1544 | 6300 |  |  | 6300 | 64.29 | 17 | 97997 | 1619 |  | Y | 43 | 30 | [7 empty] | 김형철 | 2 | [6 empty] | 102.45 | 12-10 | 0 | 236.96 | A |  | 1611 | 3 | 0.16 | 1574 | 0.97 | 69 | 25 | 286 | 4:46 | 18 | 19 | 97 | 0 |  | 0 |  | 550 | N2 | 2021-11-25 00:54 | 2021-11-25 01:41 | 47 | 2021-11-25 00:53 | 49 |  |  |  |  | Y |  |  |  | Y | [5 empty] | 0 | 228.47 | [23 empty] | 0.85 | 7.03 | A | [9 empty] | 272 | 0 | 1154 | 61 | 0 | 227 | 0 | 1147 | 0 | 693 | 0 | 0 | 104 | 25
2021-11-24 | A68334 | 1 | 저탄소 | AE1524HM | 잔강최소화전 | Al 탈산 | B | 16 | 51 | 51700 | 86.48 | B | B | B |  | 1 | 1 |  | 1540 | 1571 | 6600 |  |  | 6600 | 69.94 | 17 | 94367 | 1640 |  | Y | 46 | 37 | [7 empty] | 김형철 | 2 |  |  | Y |  |  |  | 105.45 | 12-9 | 0.01 | 239.99 | A |  | 1640 | 3 | 0.18 | 1590 | 1.28 | 85 | 35 | 371 | 6:11 | 18 | 18 | 98 | 0 |  | 0 |  | 550 | N2 | 2021-11-25 02:09 | 2021-11-25 02:57 | 48 | 2021-11-25 02:07 | 50 |  |  |  |  | Y |  |  |  | Y | [5 empty] | 0 | 233.42 | [23 empty] | 0 | 0.01 | A | [9 empty] | 322 | 27 | 1607 | 157 | 0 | 246 | 0 | 497 | 0 | 299 | 0 | 0 | 0 | 33 |  |  | 5
2021-11-24 | A68335 | 1 | 저탄소 | SFMN615VS | 잔강최소화 | Si 탈산 | B | 5 | 25 | 52300 | 67.48 | B | B | B |  | 1 | 1 |  | 1540 | 1640 | 3700 |  |  | 3700 | 40.72 | 14 | 90865 | 1620 |  | Y | 34 | 21 | 전기로 이상으로 잔강이월 미실시(A68332~34번) | [6 empty] | 김형철 | 2 | [6 empty] | 107.9 | 13-8 | 0 | 125.81 | A |  | 1620 | 3 | 0.19 | 1578 | 1.31 | 67 | 20 | 246 | 4:06 | 15 | 15 | 99 | 0 |  | 0 |  | 550 | N2 | 2021-11-25 03:53 | 2021-11-25 04:32 | 39 | 2021-11-25 03:51 | 41 |  |  |  |  | N |  |  |  | Y | [5 empty] | 0 | 193.08 | [23 empty] | 0 | 0.01 | A | [9 empty] | 0 | 414 | 0 | 979 | 0 | 144 | 0 | 894 | 0 | 593 | 0 | 0 | 85 | 0 |  |  | 5
2021-11-24 | A68336 | 1 | 저탄소 | SFMN615VS |  | Si 탈산 | B | 35 | 57 | 50500 | 70.15 | B | B | B |  | 1 | 1 |  | 1540 | 1588 | 5100 |  |  | 5100 | 52.31 | 16 | 97499 | 1619 |  | Y | 35 | 32 | 대기래들 | [6 empty] | 김형철 | 2 | [6 empty] | 104.2 | 12-7 | 0 | 168.43 | A |  | 1619 | 3 | 0.2 | 1580 | 1.18 | 69 | 21 | 256 | 4:16 | 15 | 15 | 100 | 0 |  | 0 |  | 600 | N2 | 2021-11-25 04:55 | 2021-11-25 05:36 | 41 | 2021-11-25 04:52 | 43 |  |  |  |  | N |  |  |  | Y | [5 empty] | 0 | 201.09 | [23 empty] | 0 | 0.01 | A | [9 empty] | 399 | 0 | 0 | 764 | 0 | 240 | 0 | 497 | 0 | 296 | 0 | 0 | 0 | 6 |  |  | 5
2021-11-24 | A68337 | 1 | 저탄소 | SFMN615VS |  | Si 탈산 | B | 36 | 35 | 52200 | 70.55 | B | B | B |  | 1 | 1 |  | 1540 | 1589 | 5000 |  |  | 5000 | 52.69 | 12 | 94896 | 1622 |  | Y | 37 | 34 | [7 empty] | 김형철 | 2 | [6 empty] | 102.6 | 12-10 | 0 | 220.01 | A |  | 1622 | 3 | 0.2 | 1593 | 0.88 | 82 | 39 | 266 | 4:26 | 15 | 17 | 101 | 0 |  | 0 |  | 900 | N2 | 2021-11-25 05:50 | 2021-11-25 06:35 | 46 | 2021-11-25 05:49 | 46 |  |  |  |  | N |  |  |  | Y | [5 empty] | 0 | 215.41 | [23 empty] | 0 | 1.19 | A | [9 empty] | 404 | 0 | 0 | 1099 | 0 | 242 | 0 | 498 | 0 | 295 | 0 | 0 | 0 | 0
2021-11-24 | A68338 | 1 | 저탄소 | SFMN615VS | TUNDISH교체전 | Si 탈산 | B | 16 | 52 | 51500 | 66.62 | B | C | C |  | 1 | 1 |  | 1540 | 1558 | 5700 |  |  | 5700 | 57.89 | 13 | 98465 | 1624 |  | Y | 41 | 29 | [7 empty] | 김형철 | 2 | [6 empty] | 99.25 | 12-3 | 1.61 | 186.01 | A |  | 1613 | 3 | 0.2 | 1577 | 1.38 | 66 | 27 | 268 | 4:28 | 15 | 16 | 102 | 0 |  | 0 |  | 500 | N2 | 2021-11-25 07:02 | 2021-11-25 07:38 | 36 | 2021-11-25 07:01 | 37 |  |  |  |  | N |  |  |  | Y | [5 empty] | 0 | 145.15 | [23 empty] | 0 | 6.8 | A | [9 empty] | 436 | 51 | 0 | 1153 | 0 | 189 | 0 | 495 | 0 | 329 | 0 | 0 | 0 | 0
2021-11-25 | A68339 | 1 | 고탄소 | STB2 | TUNDISH교체 | Al 탈산 | B | 5 | 26 | 52700 | 79.17 | C | C | C |  | 1 | 1 |  | 1520 | 1553 | 5500 |  |  | 5500 | 65 | 10 | 84610 | 1596 |  | Y | 41 | 31 | [7 empty] | 이호남 | 2 |  |  |  |  | Y |  | 97.25 | 12-6 | 230.56 | 0 | A |  | 1596 | 3 | 0.23 | 1541 | 1.41 | 85 | 40 | 295 | 4:55 | 25 | 25 | 103 | 0 |  | 0 |  | 500 | AR | 2021-11-25 08:28 | 2021-11-25 09:00 | 33 | 2021-11-25 08:27 | 33 |  |  |  |  | Y |  |  |  | Y | [5 empty] | 153.13 | 45.62 | [19 empty] | 1.79 | 1.39 |  |  | 1.37 | 8.05 | A | [9 empty] | 0 | 26 | 87 | 23 | 0 | 118 | 0 | 651 | 0 | 408 | 0 | 0 | 138 | 26 |  |  |  |  | 1
2021-11-25 | A68340 | 1 | 고탄소 | STB2 |  | Al 탈산 | B | 35 | 58 | 50600 | 84.17 | C | C | C |  | 1 | 1 |  | 1520 | 1537 | 5700 |  |  | 5700 | 67.37 | 10 | 84610 | 1563 |  | Y | 41 | 33 | [7 empty] | 이호남 | 2 | [6 empty] | 97.2 | 11-10 | 337.1 | 0 | A |  | 1563 | 3 | 0.22 | 1517 | 0.63 | 61 | 33 | 1780 | 29:40 | 25 | 25 | 104 | 0 |  | 0 |  | 500 | AR | 2021-11-25 09:46 | 2021-11-25 10:01 | 15 | 2021-11-25 09:44 | 17 |  |  |  |  | Y |  |  |  | Y | [5 empty] | 512.6 | 0 | [20 empty] | 0.84 |  |  | 3.79 | 8.05 | A | [9 empty] | 0 | 16 | 117 | 0 | 0 | 116 | 0 | 499 | 0 | 298 | 0 | 0 | 0 | 0
2021-11-25 | A68341 | 1 | 고탄소 | STB2 |  | Al 탈산 | B | 36 | 36 | 52100 | 76.52 | C | C | C |  | 1 | 1 |  | 1520 | 1539 | 5400 |  |  | 5400 | 53.19 | 12 | 101532 | 1557 | 363 | Y | 40 | 33 | [7 empty] | 이호남 | 2 |  |  |  |  | Y |  | 103.35 | 12-10 | 212.75 | 0 | A |  | 1537 | 3 | 0.15 | 1521 | 0.46 | 65 | 34 | 198 | 3:18 | 25 | 25 | 105 | 0 |  | 0 |  | 600 | AR | 2021-11-25 10:50 | 2021-11-25 11:05 | 15 | 2021-11-25 10:49 | 16 |  |  |  |  | Y |  |  |  | Y | [5 empty] | 162.31 | 35 | [20 empty] | 0.87 |  |  | 5.84 | 8.05 | A | [9 empty] | 0 | 49 | 162 | 0 | 0 | 118 | 0 | 496 | 0 | 299 | 0 | 0 | 97 | 11
2021-11-25 | A68342 | 1 | 고탄소 | STB2 |  | Al 탈산 | B | 16 | 53 | 51800 | 74.27 | C | C | C |  | 1 | 1 |  | 1520 | 1556 | 4800 |  |  | 4800 | 47.28 | 12 | 101532 | 1569 |  | Y | 41 | 29 | [7 empty] | 이호남 | 2 |  | Y | [6 empty] | 224.94 | 0 | A |  | 1569 | 3 | 0.25 | 1529 | 1.25 | 73 | 40 | 301 | 5:01 | 25 | 25 | 106 | 0 |  | 0 |  | 700 | AR | 2021-11-25 11:49 | 2021-11-25 12:18 | 30 | 2021-11-25 11:47 | 32 |  |  |  |  | Y |  |  |  | Y | [5 empty] | 192.67 | 5.33 | [20 empty] | 1.136 |  |  | 0.11 | 0 | A | [9 empty] | 0 | 54 | 186 | 0 | 0 | 117 | 0 | 715 | 0 | 448 | 0 | 0 | 95 | 30
2021-11-25 | A68343 | 1 | 고탄소 | STB2 |  | Al 탈산 | B | 5 | 27 | 52550 | 78.25 | C | C | C |  | 1 | 1 |  | 1520 | 1571 | 4900 |  |  | 4900 | 51.34 | 12 | 95433 | 1542 |  | Y | 43 | 28 | [7 empty] | 이호남 | 2 |  | Y | [6 empty] | 176.72 | 0 | A |  | 1558 | 3 | 0.24 | 1518 | 1.18 | 62 | 32 | 271 | 4:31 | 25 | 25 | 107 | 0 |  | 0 |  | 600 | AR | 2021-11-25 12:57 | 2021-11-25 13:24 | 27 | 2021-11-25 12:55 | 29 |  |  |  |  | Y |  |  |  | Y | [5 empty] | 178.98 | 23.28 | [20 empty] | 1.213 |  |  | 0.01 | 0 | A | [9 empty] | 0 | 30 | 122 | 0 | 0 | 116 | 0 | 969 | 0 | 606 | 0 | 0 | 265 | 22
2021-11-25 | A68344 | 1 | 고탄소 | STB2 |  | Al 탈산 | B | 35 | 59 | 50500 | 71.35 | C | C | C |  | 1 | 1 |  | 1520 | 1567 | 4000 |  |  | 4000 | 39.4 | 12 | 101532 | 1562 |  | Y | 40 | 23 | [7 empty] | 이호남 | 2 |  | Y | [6 empty] | 224.8 | 0 | A |  | 1556 | 3 | 0.24 | 1523 | 1.06 | 67 | 29 | 256 | 4:16 | 25 | 25 | 108 | 0 |  | 0 |  | 600 | AR | 2021-11-25 13:55 | 2021-11-25 14:33 | 39 | 2021-11-25 13:54 | 40 |  |  |  |  | Y |  |  |  | Y | [5 empty] | 179.07 | 4.87 | [20 empty] | 1.26 |  |  | 2.52 | 0 | A | [9 empty] | 0 | 49 | 168 | 0 | 0 | 118 | 0 | 499 | 0 | 397 | 0 | 0 | 0 | 19
2021-11-25 | A68345 | 1 | 고탄소 | STB2 |  | Al 탈산 | B | 36 | 37 | 51900 | 78.7 | C | A | A |  | 1 | 1 |  | 1520 | 1547 | 5100 |  |  | 5100 | 50.23 | 12 | 101532 | 1549 |  | Y | 42 | 38 | [7 empty] | 이호남 | 2 |  | Y |  |  |  |  | 107.75 | 13-5 | 188.75 | 0 | A |  | 1549 | 3 | 0.24 | 1523 | 0.74 | 67 | 29 | 195 | 3:15 | 25 | 25 | 109 | 0 |  | 0 |  | 600 | AR | 2021-11-25 15:08 | 2021-11-25 15:39 | 31 | 2021-11-25 15:06 | 33 |  |  |  |  | Y |  |  |  | Y | [5 empty] | 172.3 | 36.34 | [20 empty] | 0.868 |  |  | 4.72 | 0 | A | [9 empty] | 0 | 38 | 98 | 36 | 0 | 120 | 0 | 499 | 0 | 398 | 0 | 0 | 97 | 20
2021-11-25 | A68346 | 1 | 고탄소 | STB2 |  | Al 탈산 | B | 16 | 54 | 51700 | 80.48 | A | A | A |  | 1 | 1 |  | 1520 | 1556 | 4100 |  |  | 4100 | 40.38 | 12 | 101532 | 1552 |  | Y | 40 | 23 |  |  | A68343 |  |  |  |  | 조관훈 | 2 |  | Y |  |  |  |  | 100.85 | 12-4 | 213.52 | 0 | A |  | 1552 | 3 | 0.24 | 1524 | 0.7 | 68 | 30 | 270 | 4:30 | 25 | 26 | 110 | 0 |  | 0 |  | 600 | AR | 2021-11-25 16:10 | 2021-11-25 16:46 | 36 | 2021-11-25 16:09 | 37 |  |  |  |  | Y |  |  |  | Y | [5 empty] | 183.9 | 49.19 | [20 empty] | 1.243 |  |  | 6.04 | 0 | A | [9 empty] | 0 | 29 | 100 | 0 | 0 | 118 | 0 | 498 | 0 | 396 | 0 | 0 | 96 | 20
2021-11-25 | A68347 | 1 | 고탄소 | STB2 |  | Al 탈산 | B | 5 | 28 | 52300 | 74.78 | A | A | A |  | 1 | 1 |  | 1520 | 1550 | 4800 |  |  | 4800 | 47.28 | 12 | 101532 | 1562 |  | Y | 44 | 0 |  |  | A68344 |  |  |  |  | 조관훈 | 2 |  | Y | [6 empty] | 171.79 | 0 | A |  | 1562 | 3 | 0.24 | 1517 | 1.45 | 61 | 29 | 284 | 4:44 | 25 | 25 | 111 | 0 |  | 0 |  | 600 | AR | 2021-11-25 17:18 | 2021-11-25 17:51 | 33 | 2021-11-25 17:18 | 33 |  |  |  |  | Y |  |  |  | Y | [5 empty] | 0.2 | 0 | [20 empty] | 0.46 |  |  | 7.51 | 0 | A | [9 empty] | 0 | 32 | 222 | 0 | 0 | 127 | 0 | 694 | 0 | 596 | 0 | 0 | 164 | 49
2021-11-25 | A68348 | 1 | 고탄소 | STB2 |  | Al 탈산 | B | 35 | 60 | 50200 | 75.78 | A | A | A |  | 1 | 1 |  | 1520 | 1535 | 5500 |  |  | 5500 | 54.17 | 12 | 101532 | 1562 |  | Y | 40 | 33 |  |  | A68345 |  |  |  |  | 조관훈 | 2 |  | Y |  |  |  |  | 102.85 | 12-5 | 207.72 | 0 | A |  | 1562 | 3 | 0.24 | 1525 | 1.06 | 69 | 31 | 271 | 4:31 | 25 | 25 | 112 | 0 |  | 0 |  | 600 | AR | 2021-11-25 18:21 | 2021-11-25 18:57 | 36 | 2021-11-25 18:19 | 38 |  |  |  |  | Y |  |  |  | Y | [5 empty] | 179.7 | 25.29 | [20 empty] | 1.067 |  |  | 8.95 | 0 | A | [9 empty] | 0 | 0 | 183 | 0 | 0 | 129 | 0 | 695 | 0 | 398 | 0 | 0 | 162 | 15
2021-11-25 | A68349 | 1 | 고탄소 | STB2 |  | Al 탈산 | B | 36 | 38 | 52300 | 76.33 | A | A | A |  | 1 | 1 |  | 1520 | 1533 | 5200 |  |  | 5200 | 61.46 | 10 | 84610 | 1566 |  | Y | 40 | 29 |  |  | A68346 |  |  |  |  | 조관훈 | 2 |  |  | Y |  |  |  | 95.75 | 12-2 | 265.33 | 0 | A |  | 1566 | 3 | 0.21 | 1528 | 1.06 | 72 | 33 | 332 | 5:32 | 25 | 25 | 113 | 0 |  | 0 |  | 600 | AR | 2021-11-25 19:19 | 2021-11-25 20:03 | 44 | 2021-11-25 19:18 | 45 |  |  |  |  | Y |  |  |  | Y | [5 empty] | 187.39 | 23.24 | [20 empty] | 1.002 |  |  | 10.65 | 0 | A | [9 empty] | 0 | 0 | 149 | 0 | 0 | 129 | 0 | 695 | 0 | 398 | 0 | 0 | 165 | 0
2021-11-25 | A68350 | 1 | 고탄소 | STB2 |  | Al 탈산 | B | 16 | 55 | 51700 | 84.02 | A | A | A |  | 1 | 1 |  | 1520 | 1563 | 5700 |  |  | 5700 | 67.37 | 10 | 84610 | 1573 |  | Y | 45 | 32 |  |  | A68347 |  |  |  |  | 조관훈 | 2 |  |  | Y |  |  |  | 106.7 | 12-10 | 219.14 | 0 | A |  | 1573 | 3 | 0.21 | 1528 | 1.15 | 72 | 36 | 270 | 4:30 | 25 | 25 | 114 | 0 |  | 0 |  | 600 | AR | 2021-11-25 20:23 | 2021-11-25 21:03 | 40 | 2021-11-25 20:22 | 40 |  |  |  |  | Y |  |  |  | Y | [5 empty] | 182.71 | 47.63 | [20 empty] | 1.105 |  |  | 13.83 | 0 | A | [9 empty] | 0 | 0 | 165 | 0 | 0 | 129 | 0 | 892 | 0 | 596 | 0 | 0 | 148 | 8
2021-11-25 | A68351 | 1 | 고탄소 | STB2 |  | Al 탈산 | B | 5 | 29 | 52200 | 75.45 | A | A | A |  | 1 | 1 |  | 1520 | 1546 | 5500 |  |  | 5500 | 54.17 | 12 | 101532 | 1552 |  | Y | 45 | 31 | [10 empty] | Y | [6 empty] | 156.43 | 0 | A |  | 1552 | 3 | 0.21 | 1526 | 0.87 | 70 | 35 | 264 | 4:24 | 25 | 25 | 115 | 0 |  | 0 |  | 600 | AR | 2021-11-25 21:33 | 2021-11-25 22:10 | 37 | 2021-11-25 21:32 | 38 |  |  |  |  | Y |  |  |  | Y | [5 empty] | 178.32 | 0 | [20 empty] | 1.216 |  |  | 15.34 | 0 | A | [9 empty] | 0 | 0 | 201 | 0 | 0 | 127 | 0 | 643 | 0 | 396 | 0 | 0 | 163 | 25
2021-11-25 | A68352 | 1 | 고탄소 | STB2 |  | Al 탈산 | B | 35 | 61 | 50200 | 77.35 | A | A | B |  | 1 | 1 |  | 1520 | 1553 | 5300 |  |  | 5300 | 52.2 | 12 | 101532 | 1567 |  | Y | 40 | 34 | [11 empty] | Y |  |  |  | 103.3 | 12-5 | 226.03 | 0 | A |  | 1564 | 3 | 0.2 | 1533 | 0.86 | 77 | 39 | 260 | 4:20 | 25 | 25 | 116 | 0 |  | 0 |  | 500 | AR | 2021-11-25 22:35 | 2021-11-25 23:14 | 39 | 2021-11-25 22:34 | 41 |  |  |  |  | Y |  |  |  | Y | [5 empty] | 150.36 | 36.36 | [20 empty] | 1.032 |  |  | 17.54 | 0 | A | [9 empty] | 0 | 0 | 140 | 0 | 0 | 128 | 0 | 497 | 0 | 399 | 0 | 0 | 97 | 32
2021-11-25 | A68353 | 1 | 고탄소 | STB2 |  | Al 탈산 | B | 36 | 39 | 51800 | 91.2 | B | B | B |  | 1 | 1 |  | 1520 | 1556 | 4200 |  |  | 4200 | 49.64 | 10 | 84610 | 1559 |  | Y | 41 | 24 | [7 empty] | 김형철 | 2 |  |  | Y |  |  |  | 98.8 | 12-5 | 182.62 | 0 | A |  | 1559 | 3 | 0.19 | 1522 | 0.74 | 66 | 35 | 295 | 4:55 | 25 | 25 | 117 | 0 |  | 0 |  | 500 | AR | 2021-11-25 23:48 | 2021-11-26 00:20 | 32 | 2021-11-25 23:47 | 33 |  |  |  |  | Y |  |  |  | Y | [5 empty] | 209.1 | 45.3 | [20 empty] | 0.993 |  |  | 19.12 | 0 | A | [9 empty] | 0 | 0 | 138 | 0 | 0 | 129 | 0 | 498 | 0 | 398 | 0 | 0 | 0 | 18
2021-11-25 | A68354 | 1 | 고탄소 | STB2 | TUNDISH교체전 | Al 탈산 | B | 16 | 56 | 51500 | 73.37 | B | B | B |  | 1 | 1 |  | 1520 | 1539 | 5000 |  |  | 5000 | 47.37 | 14 | 105554 | 1556 |  | Y | 41 | 33 | [7 empty] | 김형철 | 2 |  | Y |  |  |  |  | 108.5 | 13-1 | 202.93 | 0 | A |  | 1556 | 3 | 0.2 | 1518 | 1.03 | 62 | 28 | 252 | 4:12 | 25 | 25 | 118 | 0 |  | 0 |  | 500 | AR | 2021-11-26 00:48 | 2021-11-26 01:22 | 34 | 2021-11-26 00:47 | 35 |  |  |  |  | Y |  |  |  | Y | [5 empty] | 149.65 | 38.53 | [20 empty] | 1.111 |  |  | 20.4 | 0 | A | [9 empty] | 0 | 35 | 210 | 0 | 0 | 126 | 0 | 498 | 0 | 398 | 0 | 0 | 0 | 63
2021-11-25 | A68355 | 1 | 중탄소 | SNCM5 | TUNDISH교체 | Al 탈산 | B | 5 | 30 | 52200 | 89.07 | B | B | B |  | 1 | 1 |  | 1530 | 1565 | 8600 |  |  | 8600 | 89.35 | 12 | 96252 | 1617 | 367 | Y | 49 | 44 | [7 empty] | 김형철 | 2 |  | Y |  |  |  |  | 105.35 | 13-4 | 0 | 252.73 | A |  | 1619 | 3 | 0.19 | 1573 | 1.21 | 81 | 32 | 357 | 5:57 | 18 | 20 | 119 | 0 |  | 0 |  | 600 | N2 | 2021-11-26 02:19 | 2021-11-26 02:54 | 35 | 2021-11-26 02:16 | 37 |  |  |  |  | Y |  |  |  | Y | [5 empty] | 0 | 244.84 | [19 empty] | 1.52 |  |  |  | 1.48 | 0 | A | [9 empty] | 2084 | 1881 | 0 | 161 | 0 | 190 | 0 | 497 | 0 | 299 | 0 | 0 | 0 | 50 |  |  | 9 |  | 1
2021-11-25 | A68356 | 1 | 중탄소 | SNCM5 |  | Al 탈산 | B | 35 | 62 | 49800 | 86.63 | B | B | B |  | 1 | 1 |  | 1530 | 1574 | 8000 |  |  | 8000 | 83.21 | 12 | 96144 | 1623 |  | Y | 51 | 43 | [7 empty] | 김형철 | 2 |  | Y |  |  |  |  | 108.55 | 12-10 | 0 | 284.23 | A |  | 1610 | 3 | 0.19 | 1575 | 1.06 | 83 | 38 | 302 | 5:02 | 18 | 18 | 120 | 0 |  | 0 |  | 650 | N2 | 2021-11-26 03:24 | 2021-11-26 03:57 | 34 | 2021-11-26 03:21 | 36 |  |  |  |  | Y |  |  |  | Y | [5 empty] | 0 | 233.33 | [23 empty] | 0 | 1.78 | A | [9 empty] | 1701 | 2250 | 0 | 0 | 0 | 180 | 0 | 496 | 0 | 296 | 0 | 0 | 0 | 39 |  |  | 4
2021-11-25 | A68357 | 1 | 중탄소 | SNCM5 |  | Al 탈산 | B | 36 | 40 | 52200 | 78.78 | B | B | B |  | 1 | 1 |  | 1530 | 1551 | 7300 |  |  | 7300 | 75.84 | 12 | 96252 | 1608 |  | Y | 42 | 36 | [7 empty] | 김형철 | 2 |  | Y |  |  |  |  | 102.65 | 12-9 | 0.08 | 131.29 | A |  | 1603 | 3 | 0.19 | 1563 | 1.14 | 71 | 28 | 242 | 4:02 | 18 | 18 | 121 | 0 |  | 0 |  | 650 | N2 | 2021-11-26 04:21 | 2021-11-26 05:07 | 46 | 2021-11-26 04:19 | 48 |  |  |  |  | Y |  |  |  | Y | [5 empty] | 0 | 242.61 | [23 empty] | 0.1 | 4.29 | A | [9 empty] | 1384 | 2297 | 0 | 0 | 0 | 159 | 0 | 497 | 0 | 297 | 0 | 0 | 0 | 30
2021-11-25 | A68358 | 1 | 중탄소 | SNCM5 | 연주종료 | Al 탈산 | B | 16 | 57 | 51200 | 77.65 | B | B | B |  | 1 | 1 |  | 1530 | 1531 | 8100 |  |  | 8100 | 75.59 | 14 | 107157 | 1610 |  | Y | 44 | 39 | [7 empty] | 김형철 | 2 | [6 empty] | 101.05 | 12-4 | 0 | 293.91 | A |  | 1610 | 3 | 0.19 | 1568 | 1.27 | 76 | 34 | 258 | 4:18 | 18 | 18 | 122 | 0 |  | 0 |  | 650 | N2 | 2021-11-26 05:28 | 2021-11-26 06:10 | 42 | 2021-11-26 05:27 | 43 |  |  |  |  | Y |  |  |  | Y | [5 empty] | 0 | 229.75 | [23 empty] | 0.1 | 8.64 | A | [9 empty] | 1556 | 2083 | 0 | 0 | 0 | 188 | 0 | 642 | 0 | 394 | 0 | 0 | 13 | 70
2021-11-25 | A68359 | 1 | 중탄소 | SM45CI |  | Al 탈산 | I | 5 | 31 | 52200 | 78.33 | B | B | D |  | 1 | 1 |  | 1545 | 1525 | 5900 |  |  | 5900 | 63.3 | 4 | 93200 | 1621 |  | INGOT | 38 | 33 | [7 empty] | 김형철 | [7 empty] | 95.65 | 12-3 | 193.12 | 0 | A |  | 1614 | 3 | 0.21 | 1570 | 1.13 | 77 |  | 255 | 4:15 | 20 | 20 | 123 | 0 |  | 0 |  | 700 | AR | 2021-11-26 06:35 |  | 32 | 2021-11-26 06:33 | [5 empty] | Y |  |  |  | Y | [5 empty] | 148 | 90.64 | [18 empty] | 1.1 |  |  |  |  | 3.19 | 8.65 | A | [9 empty] | 0 | 0 | 0 | 0 | 0 | 97 | 0 | 498 | 0 | 296 | 0 | 0 | 0 | 13
2021-11-26 | A68360 | 1 | 중탄소 | SCM440I |  | Al 탈산 | I | 35 | 63 | 49800 | 90.12 | D | D | D |  | 1 | 1 |  | 1545 | 1584 | 5700 |  |  | 5700 | 57.46 | 16 | 99200 | 1623 |  | INGOT | 53 | 44 | [7 empty] | 차승주 | [5 empty] | Y |  |  |  | 248.12 | 0 | A |  | 1613 | 3 | 0.2 | 1574 | 1.08 | 79 |  | 251 | 4:11 | 20 | 20 | 124 | 0 |  | 0 |  | 500 | AR | 2021-11-26 07:57 |  | 31 | 2021-11-26 07:56 | [5 empty] | Y |  |  |  | Y | [5 empty] | 108.31 | 70.32 | [18 empty] | 0.9 |  |  |  |  | 4.95 | 8.65 | A | [9 empty] | 1375 | 0 | 598 | 12 | 0 | 91 | 0 | 398 | 0 | 151 | 0 | 0 | 0 | 123
2021-11-26 | A68361 | 1 | 저탄소 | SCM420C2 |  | Al 탈산 | I | 36 | 41 | 51800 | 84.27 | D | D | D |  | 1 | 1 |  | 1545 | 1613 | 5200 |  |  | 5200 | 54.17 | 20 | 96000 | 1641 |  | INGOT | 49 | 26 | [7 empty] | 차승주 | [7 empty] | 101.15 | 12-7 | 0 | 210.76 | A |  | 1638 | 3 | 0.2 | 1604 | 0.94 | 92 |  | 363 | 6:03 | 20 | 20 | 125 | 0 |  | 0 |  | 800 | N2 | 2021-11-26 09:05 |  | 31 | 2021-11-26 09:04 | [5 empty] | Y |  |  |  | Y | [5 empty] | 0 | 281.33 | [18 empty] | 0.7 |  |  |  |  | 6.36 | 8.65 | A | [9 empty] | 1322 | 0 | 0 | 0 | 0 | 239 | 0 | 389 | 0 | 205 | 0 | 0 | 0 | 0
2021-11-26 | A68362 | 1 | 저탄소 | 16MNCRS5H | 연주시작 | Si 탈산 | B | 29 | 59 | 51300 | 150.07 | A | A |  | A | 1 |  | 1 | 1540 | 1562 | 11700 |  |  | 11700 | 115.11 | 18 | 101646 | 1688 |  | Y | 79 | 61 | [7 empty] | 조관훈 | 2 | [6 empty] | 99.95 | 12-2 | 0 | 254.42 | A |  | 1695 | 1 | 0.29 | 1590 | 2.05 | 78 | 32 | 381 | 6:21 | 18 | 21 | 0 | 1 |  | 43.57 | 0 | 0 | N2 | 2021-11-26 20:58 | 2021-11-26 21:10 | 12 | 2021-11-26 20:30 | 40 |  |  |  |  | N | [7 empty] | 17 | 4.3 | 15.05 | 0 | [19 empty] | 2.75 | 2.23 |  |  | 0.29 | 0.29 | A | [9 empty] | 157 | 1377 | 0 | 1112 | 0 | 0 | 0 | 995 | 0 | 698 | 0 | 0 | 142 | 0 |  |  | 6 |  | 1
2021-11-26 | A68363 | 1 | 저탄소 | 16MNCRS5H |  | Si 탈산 | B | 33 | 75 | 48500 | 109.37 | A | A |  | A | 1 |  | 1 | 1540 | 1545 | 8200 |  |  | 8200 | 80.67 | 18 | 101646 | 1665 |  | Y | 51 | 44 | [7 empty] | 조관훈 | 2 |  |  |  |  | Y |  |  |  | 0 | 280.95 | A |  | 1664 | 1 | 0.25 | 1588 | 1.73 | 76 | 44 | 304 | 5:04 | 18 | 19 | 0 | 2 |  | 40.28 | 0 | 0 | N2 | 2021-11-26 21:53 | 2021-11-26 22:36 | 17 | 2021-11-26 21:31 | 39 |  |  |  |  | N | [7 empty] | 11 | 5.1 | 10.12 | 1.86 | [23 empty] | 0.43 | 0.43 | A | [9 empty] | 1105 | 504 | 0 | 708 | 0 | 0 | 0 | 594 | 0 | 397 | 0 | 0 | 47 | 10 |  |  | 4
2021-11-26 | A68364 | 1 | 저탄소 | 16MNCRS5H |  | Si 탈산 | B | 32 | 75 | 49200 | 99.75 | A | B |  | B | 1 |  | 1 | 1540 | 1561 | 8400 |  |  | 8400 | 82.64 | 18 | 101646 | 1662 | 352 | Y | 48 | 42 | [7 empty] | 조관훈 | 2 | [6 empty] | 99.85 | 11-9 | 0 | 240.33 | A |  | 1656 | 1 | 0.23 | 1578 | 2.08 | 66 | 28 | 310 | 5:10 | 18 | 19 | 0 | 3 | 40 | 39.63 | 0 | 0 | N2 | 2021-11-26 23:01 | 2021-11-26 23:11 | 11 | 2021-11-26 22:46 | 26 |  |  |  |  | N | [7 empty] | 4 | 4.6 | 9.93 | 2.29 | [23 empty] | 0.42 | 0.42 | B | [9 empty] | 806 | 712 | 0 | 963 | 0 | 0 | 0 | 796 | 0 | 0 | 0 | 0 | 0 | 5 |  |  | 6
2021-11-26 | A68365 | 1 | 저탄소 | 16MNCRS5H |  | Si 탈산 | B | 35 | 64 | 49700 | 95.73 | B | B |  | B | 1 |  | 1 | 1540 | 1580 | 8100 |  |  | 8100 | 79.69 | 18 | 101646 | 1649 |  | Y | 44 | 41 | [7 empty] | 김형철 | 2 | [6 empty] | 102.45 | 12-4 | 0 | 235.78 | A |  | 1656 | 1 | 0.22 | 1571 | 2.11 | 59 | 17 | 355 | 5:55 | 18 | 19 | 0 | 4 |  | 38.9 | 0 | 0 | N2 | 2021-11-26 23:58 | 2021-11-27 00:16 | 19 | 2021-11-26 23:43 | 34 |  |  |  |  | N | [7 empty] | 5 | 4.3 | 9.33 | 2.76 | [23 empty] | 0.31 | 0.31 | A | [9 empty] | 1149 | 494 | 0 | 1416 | 0 | 0 | 0 | 597 | 0 | 0 | 0 | 0 | 62 | 0 |  |  | 4
2021-11-26 | A68366 | 1 | 저탄소 | 16MNCRS5H |  | Si 탈산 | B | 29 | 60 | 51200 | 97.62 | B | B |  | B | 1 |  | 1 | 1540 | 1549 | 7900 |  |  | 7900 | 77.72 | 18 | 101646 | 1630 |  | Y | 46 | 40 | [7 empty] | 김형철 | 2 | [6 empty] | 106 | 12-8 | 0 | 169.17 | A |  | 1644 | 1 | 0.27 | 1574 | 1.86 | 62 | 22 | 276 | 4:36 | 18 | 19 | 0 | 5 |  | 24.7 | 0 | 0 | N2 | 2021-11-27 01:05 | 2021-11-27 01:24 | 19 | 2021-11-27 00:49 | 35 |  |  |  |  | N | [7 empty] | 4 | 3.7 | 10.01 | 0 | [23 empty] | 0.16 | 0.16 | A | [9 empty] | 0 | 630 | 0 | 1314 | 0 | 0 | 0 | 597 | 0 | 0 | 0 | 0 | 63 | 0 |  |  | 5
2021-11-26 | A68367 | 1 | 저탄소 | 16MNCRS5H |  | Si 탈산 | B | 33 | 76 | 48600 | 95.65 | B | B |  | B | 1 |  | 1 | 1540 | 1551 | 7400 |  |  | 7400 | 81.9 | 16 | 90352 | 1627 |  | Y | 43 | 38 | [7 empty] | 김형철 | 2 | [6 empty] | 102.6 | 12-2 | 0 | 206.57 | A |  | 1636 | 1 | 0.27 | 1573 | 1.69 | 61 | 23 | 257 | 4:17 | 18 | 19 | 0 | 6 |  | 29.43 | 0 | 0 | N2 | 2021-11-27 02:04 | 2021-11-27 02:33 | 29 | 2021-11-27 01:48 | 45 |  |  |  |  | N | [7 empty] | 5 | 4.5 | 10.13 | 0 | [23 empty] | 0.2 | 0.2 | A | [9 empty] | 0 | 583 | 0 | 1163 | 0 | 0 | 0 | 598 | 0 | 0 | 0 | 0 | 64 | 0 |  |  | 5
2021-11-26 | A68368 | 1 | 저탄소 | 16MNCRS5H |  | Si 탈산 | B | 32 | 76 | 50200 | 95.2 | B | B |  | B | 1 |  | 1 | 1540 | 1578 | 7200 |  |  | 7200 | 79.69 | 16 | 90352 | 1649 |  | Y | 43 | 36 | [7 empty] | 김형철 | 2 | [6 empty] | 103.55 | 12-3 | 0 | 193.78 | A |  | 1645 | 1 | 0.3 | 1574 | 1.78 | 62 | 19 | 303 | 5:03 | 18 | 19 | 0 | 7 |  | 34.75 | 0 | 0 | N2 | 2021-11-27 03:04 | 2021-11-27 03:40 | 36 | 2021-11-27 02:49 | 51 |  |  |  |  | N | [7 empty] | 5 | 4.2 | 11.05 | 0 | [23 empty] | 0.24 | 0.24 | A | [9 empty] | 0 | 683 | 0 | 1212 | 0 | 0 | 0 | 597 | 0 | 0 | 0 | 0 | 63 | 0 |  |  | 5
2021-11-26 | A68369 | 1 | 저탄소 | 16MNCRS5H | 연주종료 | Si 탈산 | B | 35 | 65 | 50200 | 96.38 | B | B |  | B | 1 |  | 1 | 1540 | 1523 | 8300 |  |  | 8300 | 90.05 | 16 | 92170 | 1642 |  | Y | 45 | 41 | [7 empty] | 김형철 | 2 | [6 empty] | 103.5 | 12-5 | 0 | 299.79 | A |  | 1641 | 1 | 0.26 | 1575 | 1.64 | 63 | 23 | 270 | 4:30 | 18 | 19 | 0 | 8 |  | 28.71 | 0 | 0 | N2 | 2021-11-27 04:18 | 2021-11-27 04:49 | 31 | 2021-11-27 04:03 | 47 |  |  |  |  | N | [7 empty] | 4 | 4.3 | 9.7 | 0 | [23 empty] | 0.17 | 0.17 | A | [9 empty] | 0 | 755 | 0 | 1229 | 0 | 0 | 0 | 598 | 0 | 0 | 0 | 0 | 92 | 0 |  |  | 4
2021-11-26 | A68370 | 1 | 중탄소 | SBMA75 |  | Al 탈산 | B | 35 | 66 | 51700 | 129.52 | B | D |  | D | 2 |  | 2 | 1530 | 1506 | 11200 | 7200 |  | 18400 | 194.46 | 16 | 94621 | 1641 |  | Y | 80 | 53 |  | Y | [5 empty] | 김형철 | 2 | [6 empty] | 95.95 | 11-7 | 0 | 110.04 | A |  | 1638 | 1 | 0.34 | 1566 | 1.73 | 75 | 41 | 301 | 5:01 | 18 | 19 | 0 | 10 |  | 111.86 | 0 | 0 | N2 | 2021-11-27 09:42 | 2021-11-27 10:34 | 52 | 2021-11-27 09:30 | 63 |  |  |  |  | N | [7 empty] | 3 | 4.3 | 0 | 28.55 | [16 empty] | 1.4 | [6 empty] | 0.25 | 0.25 | A | [9 empty] | 0 | 0 | 340 | 352 | 0 | 106 | 0 | 595 | 0 | 0 | 0 | 0 | 83 | 12 |  |  | 12
2021-11-26 | A68371 | 1 | 중탄소 | SBMA75 | 연주시작 | Al 탈산 | B | 33 | 77 | 49300 | 152.87 | B | D |  | D | 2 |  | 1 | 1530 | 1661 | 6800 | 8800 |  | 15600 | 174.72 | 16 | 89288 | 1670 | 362 | N | 63 | 28 |  | Y | [5 empty] | 김덕진 | 2 |  |  |  |  | Y |  | 106.4 | 12-5 | 0 | 82.53 | A |  | 1648 | 1 | 0.32 | 1581 | 0.8 | 90 | 56 | 2620 | 43:40 | 18 | 19 | 0 | 10 | 255 | 149.98 | 0 | 0 | N2 | 2021-11-27 09:02 | 2021-11-27 09:24 | 22 | 2021-11-27 08:49 | 36 |  |  |  |  | N | [7 empty] | 4 | 4 | 0 | 43.54 | 수소 0.9 | [15 empty] | 0.9 |  |  | 1.66 |  |  |  | 0.46 | 0.46 | A | [9 empty] | 71 | 0 | 368 | 104 | 0 | 60 | 0 | 892 | 0 | 0 | 0 | 0 | 118 | 0 |  |  | 9 |  | 1
2021-11-27 | A68372 | 1 | 중탄소 | SBMA75 | 잔강최소화전 | Al 탈산 | B | 32 | 77 | 49900 | 109.27 | D | D |  | D | 2 |  | 1 | 1530 | 1542 | 7200 | 0 |  | 7200 | 78.27 | 16 | 91984 | 1634 |  | N | 58 | 34 |  | Y | [5 empty] | 김덕진 | 2 |  |  |  |  | Y |  | 94.05 | 11-3 | 0.79 | 275.39 | A |  | 1642 | 1 | 0.4 | 1564 | 1.82 | 73 | 37 | 365 | 6:05 | 18 | 19 | 0 | 11 | 220 | 191.09 | 0 | 0 | N2 | 2021-11-27 10:42 | 2021-11-27 11:41 | 59 | 2021-11-27 10:29 | 72 |  |  |  |  | N | [7 empty] | 3 | 5 | 0 | 42.8 | [23 empty] | 0.36 | 0.36 | A | [9 empty] | 0 | 0 | 1086 | 86 | 0 | 67 | 0 | 226 | 0 | 0 | 0 | 0 | 158 | 88
2021-11-27 | A68373 | 1 | 중탄소 | 46MNVS6 | 잔강최소화 | Si 탈산 | B | 29 | 62 | 48300 | 103.5 | D | D |  | D | 1 |  | 1 | 1530 | 1526 | 8100 |  |  | 8100 | 83.56 | 17 | 96934 | 1634 |  | Y | 54 | 46 | [7 empty] | 김덕진 | 2 |  |  | Y |  |  |  | 106.5 | 12-8 | 0 | 221.14 | A |  | 1638 | 1 | 0.32 | 1572 | 1.81 | 78 | 28 | 303 | 5:03 | 15 | 16 | 0 | 12 | 120 | 80.42 | 0 | 0 | N2 | 2021-11-27 12:24 | 2021-11-27 12:54 | 30 | 2021-11-27 12:06 | 48 |  |  |  |  | Y | [7 empty] | 5 | 3.5 | 0 | 17.36 | [23 empty] | 0.39 | 0.39 | A |  |  | 23.362 | 12.013 | 52.054 | 0.263 | 2.228 | 4.333 | 1938.47 | 63 | 0 | 429 | 70 | 0 | 0 | 0 | 694 | 0 | 0 | 0 | 0 | 144 | 42
2021-11-27 | A68374 | 1 | 중탄소 | 46MNVS6 |  | Si 탈산 | B | 33 | 78 | 48500 | 98.23 | D | D |  | D | 1 |  | 2 | 1530 | 1566 | 5000 |  |  | 5000 | 51.58 | 17 | 96934 | 1642 |  | Y | 46 | 28 | [7 empty] | 김덕진 | 2 |  |  |  |  | Y |  |  |  | 0 | 200.49 | A |  | 1624 | 1 | 0.29 | 1560 | 1.75 | 66 | 32 | 285 | 4:45 | 15 | 16 | 0 | 14 | 120 | 105.37 | 0 | 0 | N2 | 2021-11-27 13:29 | 2021-11-27 14:00 | 31 | 2021-11-27 13:11 | 49 |  |  |  |  | Y | [7 empty] | 4 | 5.5 | 0 | 20.98 | [23 empty] | 0.26 | 0.26 | B |  |  | 23.404 | 10.374 | 55.177 | 0.305 | 2.357 | 5.318 | 1945.36 | 71 | 0 | 741 | 70 | 0 | 0 | 0 | 692 | 0 | 0 | 0 | 0 | 57 | 73
2021-11-27 | A68375 | 1 | 중탄소 | 46MNVS6 |  | Si 탈산 | B | 35 | 67 | 49000 | 123.68 | D | A |  | A | 1 |  | 1 | 1530 | 1564 | 6200 |  |  | 6200 | 63.38 | 17 | 97818 | 1675 |  | Y | 61 | 37 | [7 empty] | 김덕진 | 2 | [6 empty] | 103.35 | 12-4 | 0.32 | 176.91 | A |  | 1623 | 1 | 0.28 | 1563 | 1.12 | 69 | 37 | 261 | 4:21 | 15 | 16 | 0 | 15 | 150 | 113.8 | 0 | 0 | N2 | 2021-11-27 15:09 | 2021-11-27 15:15 | 6 | 2021-11-27 14:49 | 26 |  |  |  |  | Y | [7 empty] | 6 | 4 | 0 | 24.42 | [23 empty] | 0.03 | 0.03 | A |  |  | 15.576 | 6.141 | 72.254 | 0.496 | 4.638 | 11.765 | 2299.06 | 13 | 0 | 0 | 305 | 0 | 0 | 0 | 910 | 0 | 0 | 0 | 0 | 245 | 15
2021-11-27 | A68376 | 1 | 중탄소 | 46MNVS6 |  | Si 탈산 | B | 32 | 78 | 48700 | 115.05 | A | A |  | A | 1 |  | 1 | 1530 | 1552 | 7300 |  |  | 7300 | 84.58 | 15 | 86310 | 1638 | 360 | Y | 61 | 41 | [7 empty] | 조관훈 | 2 | [6 empty] | 95.85 | 11-5 | 0 | 281.81 | A |  | 1640 | 1 | 0.25 | 1584 | 1.55 | 90 | 53 | 262 | 4:22 | 15 | 16 | 0 | 16 | 100 | 75.73 | 0 | 0 | N2 | 2021-11-27 16:02 | 2021-11-27 16:24 | 22 | 2021-11-27 15:42 | 42 |  |  |  |  | Y | [7 empty] | 5 | 5 | 0 | 16.88 | [23 empty] | 0.11 | 0.11 | A |  |  | 15.113 | 5.912 | 73.178 | 0.554 | 4.842 | 12.377 | 2318.27 | 158 | 0 | 215 | 30 | 0 | 0 | 0 | 0 | 0 | 0 | 0 | 0 | 0 | 15
2021-11-27 | A68377 | 1 | 중탄소 | 46MNVS6 |  | Si 탈산 | B | 29 | 63 | 51600 | 104.37 | A | A |  | A | 1 |  | 1 | 1530 | 1534 | 7600 |  |  | 7600 | 77.7 | 17 | 97818 | 1630 |  | Y | 52 | 42 |  |  | A68374 |  |  |  |  | 조관훈 | 2 |  |  | Y |  |  |  | 105.05 | 12-6 | 0 | 188.28 | A |  | 1628 | 1 | 0.28 | 1565 | 1.48 | 71 | 40 | 268 | 4:28 | 15 | 16 | 0 | 17 | 100 | 72.56 | 0 | 0 | N2 | 2021-11-27 17:05 | 2021-11-27 17:24 | 19 | 2021-11-27 16:45 | 38 |  |  |  |  | Y | [7 empty] | 5 | 4.5 | 0 | 15.53 | [23 empty] | 0.78 | 0.78 | A |  |  | 21.99 | 5.524 | 63.998 | 0.175 | 2.91 | 11.585 | 2089.54 | 55 | 0 | 0 | 0 | 0 | 0 | 0 | 1091 | 0 | 0 | 0 | 0 | 245 | 14
2021-11-27 | A68378 | 1 | 중탄소 | 46MNVS6 |  | Si 탈산 | B | 33 | 79 | 48900 | 109.42 | A | A |  | A | 1 |  | 1 | 1530 | 1553 | 7100 |  |  | 7100 | 72.58 | 17 | 97818 | 1617 |  | Y | 50 | 40 |  |  | A68375 |  |  |  |  | 조관훈 | 2 |  |  | Y |  |  |  | 110.9 | 12-9 | 0 | 324.25 | A |  | 1639 | 1 | 0.25 | 1581 | 0 | 87 | 48 | 327 | 5:27 | 15 | 16 | 0 | 18 |  | 55.75 | 0 | 0 | N2 | 2021-11-27 18:14 | 2021-11-27 18:27 | 13 | 2021-11-27 17:50 | 38 |  |  |  |  | Y | [7 empty] | 5 | 5 | 0 | 15.82 | [23 empty] | 0.45 | 0.45 | B |  |  | 22.105 | 5.608 | 63.704 | 0.225 | 2.881 | 11.359 | 2089.54 | 92 | 0 | 0 | 123 | 0 | 0 | 0 | 693 | 0 | 0 | 0 | 0 | 165 | 45
2021-11-27 | A68379 | 1 | 중탄소 | 46MNVS6 |  | Si 탈산 | B | 35 | 68 | 49400 | 99.78 | A | A |  | A | 1 |  | 1 | 1530 | 1557 | 6400 |  |  | 6400 | 61.79 | 18 | 103572 | 1631 |  | Y | 45 | 35 |  |  | A68376 |  |  |  |  | 조관훈 | 2 |  |  | Y |  |  |  | 99.6 | 11-10 | 0 | 295.02 | A |  | 1624 | 1 | 0.31 | 1554 | 1.72 | 60 | 32 | 290 | 4:50 | 15 | 16 | 0 | 19 |  | 58.71 | 0 | 0 | N2 | 2021-11-27 19:10 | 2021-11-27 19:35 | 24 | 2021-11-27 18:48 | 47 |  |  |  |  | Y | [7 empty] | 4 | 4.5 | 0 | 13.21 | [23 empty] | 0.57 | 0.57 | B |  |  | 24.317 | 6.862 | 59.32 | 0.253 | 2.439 | 8.644 | 1966.18 | 141 | 0 | 0 | 97 | 0 | 0 | 0 | 659 | 0 | 0 | 0 | 0 | 174 | 34
2021-11-27 | A68380 | 1 | 중탄소 | 46MNVS6 |  | Si 탈산 | B | 32 | 79 | 50200 | 103.87 | A | A |  | A | 1 |  | 1 | 1530 | 1548 | 6400 |  |  | 6400 | 61.79 | 18 | 103572 | 1620 |  | Y | 44 | 35 |  |  | A68377 |  |  |  |  | 조관훈 | 2 |  |  | Y |  |  |  | 103.15 | 12-2 | 0 | 292.19 | A |  | 1621 | 1 | 0.28 | 1563 | 1.55 | 69 | 28 | 283 | 4:43 | 15 | 16 | 0 | 20 | 80 | 58.9 | 0 | 0 | N2 | 2021-11-27 20:12 | 2021-11-27 20:36 | 24 | 2021-11-27 19:46 | 51 |  |  |  |  | Y | [7 empty] | 5 | 4.5 | 0 | 13.32 | [23 empty] | 0.68 | 0.68 | B |  |  | 22.859 | 6.387 | 61.345 | 0.535 | 2.683 | 9.604 | 1984.99 | 75 | 0 | 0 | 57 | 0 | 0 | 0 | 693 | 0 | 0 | 0 | 0 | 164 | 0
2021-11-27 | A68381 | 1 | 중탄소 | 46MNVS6 | TUNDISH교체전 | Si 탈산 | B | 29 | 64 | 50200 | 105.27 | A | A |  | A | 1 |  | 1 | 1530 | 1547 | 7200 |  |  | 7200 | 89.38 | 14 | 80556 | 1618 |  | Y | 47 | 39 |  |  | A68378 |  |  |  |  | 조관훈 | 2 | [6 empty] | 108.15 | 12-9 | 0 | 363.35 | A |  | 1633 | 1 | 0.24 | 1566 | 1.62 | 72 | 32 | 298 | 4:58 | 15 | 16 | 0 | 21 |  | 77.12 | 0 | 0 | N2 | 2021-11-27 21:13 | 2021-11-27 21:36 | 23 | 2021-11-27 20:49 | 48 |  |  |  |  | Y | [7 empty] | 5 |  | 0 | 16.16 | [23 empty] | 0.75 | 0.75 | A |  |  | 15.603 | 5.884 | 72.417 | 0.62 | 4.641 | 12.307 | 2299.06 | 113 | 0 | 0 | 56 | 0 | 0 | 0 | 694 | 0 | 0 | 0 | 0 | 200 | 8
2021-11-27 | A68382 | 1 | 저탄소 | SM20CB2 | TUNDISH교체 | Al 탈산 | B | 33 | 80 | 48200 | 103.5 | A | A |  | C | 1 |  | 1 | 1540 | 1569 | 8600 |  |  | 8600 | 89.47 | 12 | 96120 | 1663 |  | Y | 48 | 40 |  |  | A68379 |  |  |  |  | 조관훈 | 2 |  |  | Y |  |  |  | 107.8 | 12-6 | 0 | 185.99 | A |  | 1689 | 1 | 0.32 | 1608 | 1.64 | 93 | 45 | 370 | 6:10 | 15 | 21 | 0 | 22 |  | 144.61 | 0 | 0 | N2 | 2021-11-27 22:11 | 2021-11-27 22:59 | 47 | 2021-11-27 21:58 | 61 |  |  |  |  | Y | [7 empty] | 7 | 4 | 0 | 43.28 | [16 empty] | 1.2 |  |  | 1.94 |  |  |  | 0.7 | 0.7 | A | [9 empty] | 0 | 0 | 212 | 52 | 0 | 159 | 0 | 1092 | 0 | 696 | 0 | 0 | 194 | 34 |  |  | 9 |  | 1
2021-11-27 | A68383 | 1 | 저탄소 | SM20CB2 |  | Al 탈산 | B | 35 | 69 | 49100 | 89.33 | A | C |  | C | 1 |  | 1 | 1540 | 1556 | 6300 |  |  | 6300 | 60.97 | 18 | 103322 | 1644 |  | Y | 43 | 36 |  |  | A69380 |  |  |  |  | 조관훈 | 2 | [6 empty] | 104.7 | 12-5 | 0 | 201.11 | A |  | 1650 | 1 | 0.29 | 1589 | 1.47 | 74 | 32 | 328 | 5:28 | 15 | 16 | 0 | 23 |  | 98.4 | 0 | 0 | N2 | 2021-11-27 22:57 | 2021-11-28 00:04 | 66 | 2021-11-27 22:47 | 77 | [12 empty] | 4 |  | 0 | 22.49 | [23 empty] | 0.4 | 0.4 | A | [9 empty] | 0 | 0 | 291 | 10 | 0 | 137 | 0 | 498 | 0 | 398 | 0 | 0 | 0 | 40
2021-11-27 | A68384 | 1 | 고탄소 | AE1055M1 | 연주시작 | Al 탈산 | B | 36 | 42 | 51200 | 85.78 | C | C | C |  | 1 | 1 |  | 1520 | 1561 | 5900 |  |  | 5900 | 73.23 | 10 | 80572 | 1630 |  | Y | 43 | 35 | [7 empty] | 이호남 | 2 |  |  |  |  | Y |  | 99.6 | 12-5 | 0 | 105.92 | A |  | 1639 | 3 | 0.18 | 1597 | 1.05 | 111 | 42 | 367 | 6:07 | 20 | 21 | 1 | 0 |  | 0 |  | 300 | N2 | 2021-11-28 | 2021-11-28 00:57 | 56 | 2021-11-27 23:58 | 59 |  |  |  |  | Y |  |  |  | Y | [5 empty] | 0 | 175.66 | [19 empty] | 1.98 |  |  |  | 0 | 0.16 | A | [9 empty] | 0 | 0 | 832 | 36 | 0 | 216 | 0 | 496 | 0 | 400 | 0 | 0 | 0 | 21 |  |  |  |  | 1
2021-11-27 | B67694 | 2 | 저탄소 | SM20CB2 |  | Al 탈산 | B | 32 | 80 | 49600 | 169.68 | C | C |  | C | 1 |  | 1 | 1555 | 1588 | 9500 |  |  | 9500 | 91.19 | 18 | 104174 | 1651 |  | Y | 102 | 36 |  |  | A68381 | 04 |  |  |  | 추창도 | 2 |  |  |  |  | Y |  |  |  | 91.59 | 78.68 | A |  | 1646 | 1 | 0.19 | 1586 | 1.39 | 71 | 29 | 266 | 4:26 | 15 | 16 | 0 | 24 |  | 76.09 | 0 | 0 | N2 | 2021-11-28 00:36 | 2021-11-28 01:09 | 33 | 2021-11-28 00:03 | 65 |  |  |  |  | Y | [7 empty] | 7 | 4.8 | 0 | 19.06 | [23 empty] | 0.64 | 0.64 | A | [9 empty] | 0 | 0 | 308 | 0 | 0 | 131 | 0 | 1102 | 0 | 359 | 0 | 0 | 0 | 34
2021-11-27 | A68385 | 1 | 고탄소 | AE1055M1 |  | Al 탈산 | B | 5 | 32 | 52400 | 84.23 | C | C | C |  | 1 | 1 |  | 1520 | 1616 | 3000 |  |  | 3000 | 29.55 | 12 | 101532 | 1593 |  | Y | 42 | 17 | [7 empty] | 이호남 | 2 | [6 empty] | 95.85 | 12-3 | 0 | 184.72 | A |  | 1595 | 3 | 0.16 | 1560 | 0.85 | 74 | 26 | 265 | 4:25 | 20 | 21 | 2 | 0 |  | 0 |  | 300 | N2 | 2021-11-28 01:02 | 2021-11-28 01:54 | 53 | 2021-11-28 00:59 | 55 |  |  |  |  | Y |  |  |  | Y | [5 empty] | 0 | 174.66 | [23 empty] | 0 | 0.07 | A | [9 empty] | 0 | 0 | 688 | 34 | 0 | 222 | 0 | 497 | 0 | 397 | 0 | 0 | 74 | 20 |  |  | 5
2021-11-27 | B67695 | 2 | 저탄소 | SM20CB |  | Si 탈산 | B | 29 | 65 | 50850 | 102.53 | C | C |  |  | 1 |  | 1 | 1555 | 1554 | 6200 |  |  | 6200 | 63.9 | 12 | 97026 | 1636 | 354 | Y | 43 | 32 | [15 empty] | 99.25 | 11-10 | 0 | 142.62 | A |  |  | 1 | 0.22 | 1579 |  | 65 | 27 | 396 | 6:36 | 14 | 14 |  |  |  | 0 | 0 |  | N2 | 2021-11-28 01:36 | 2021-11-28 02:08 | 32 | 2021-11-28 01:11 | 57 | [12 empty] | 7 |  | 0 | 0.23 | [23 empty] | 0.61 | 0.61 | A | [9 empty] | 0 | 0 | 284 | 0 | 0 | 175 | 0 | 750 | 0 | 405 | 0 | 0 | 48 | 28
2021-11-27 | A68386 | 1 | 고탄소 | AE1055M1 |  | Al 탈산 | B | 16 | 58 | 51200 | 89.1 | C | C | C |  | 1 | 1 |  | 1520 | 1597 | 4500 |  |  | 4500 | 53.19 | 10 | 84610 | 1619 |  | Y | 43 | 25 | [7 empty] | 이호남 | 2 | [6 empty] | 99.7 | 12-2 | 0 | 208.68 | A |  | 1617 | 3 | 0.16 | 1571 | 1.02 | 85 | 30 | 268 | 4:28 | 20 | 20 | 3 | 0 |  | 0 |  | 500 | N2 | 2021-11-28 02:12 | 2021-11-28 02:51 | 39 | 2021-11-28 02:10 | 41 |  |  |  |  | Y |  |  |  | Y | [5 empty] | 0 | 202.61 | [23 empty] | 0 | 1.37 | A | [9 empty] | 0 | 0 | 710 | 11 | 0 | 212 | 0 | 497 | 0 | 398 | 0 | 0 | 74 | 14
2021-11-27 | B67696 | 2 | 저탄소 | SM20CB |  | Si 탈산 | B | 33 | 81 | 48500 | 100.12 | C | C |  | C | 1 |  | 1 | 1555 | 1566 | 5300 |  |  | 5300 | 34.96 | 18 | 151599 | 1638 |  | Y | 37 | 28 | [7 empty] | 추창도 | 2 | [6 empty] | 99.8 | 11-8 | 0 | 168.43 | A |  | 1637 | 1 | 0.23 | 1576 | 1.47 | 62 | 25 | 266 | 4:26 | 14 | 17 | 0 | 26 |  | 150.58 | 0 | 0 | N2 | 2021-11-28 02:51 | 2021-11-28 03:09 | 19 | 2021-11-28 02:25 | 44 |  |  |  |  | N | [7 empty] | 6 | 5.2 | 0 | 32.24 | [23 empty] | 0.61 | 0.61 | A | [9 empty] | 0 | 0 | 312 | 0 | 0 | 184 | 0 | 747 | 0 | 362 | 0 | 0 | 51 | 37
2021-11-27 | A68387 | 1 | 고탄소 | AE1055M1 |  | Al 탈산 | B | 11 | 28 | 53400 | 76.73 | C | C | C |  | 1 | 1 |  | 1520 | 1591 | 4100 |  |  | 4100 | 48.46 | 10 | 84610 | 1604 |  | Y | 43 | 23 | [7 empty] | 이호남 | 2 |  |  | Y |  |  |  | 100.95 | 12-10 | 0 | 111.88 | A |  | 1604 | 3 | 0.17 | 1564 | 1.21 | 78 | 17 | 276 | 4:36 | 20 | 20 | 4 | 0 |  | 0 |  | 500 | N2 | 2021-11-28 03:00 | 2021-11-28 03:49 | 49 | 2021-11-28 02:58 | 51 |  |  |  |  | Y |  |  |  | Y | [5 empty] | 0 | 165.43 | [23 empty] | 12.93 | 92.62 | A | [9 empty] | 0 | 0 | 601 | 21 | 0 | 201 | 0 | 719 | 0 | 550 | 0 | 0 | 96 | 25
2021-11-27 | B67697 | 2 | 저탄소 | SM20C |  | Al 탈산 | B | 35 | 70 | 49400 | 99.18 | C | C |  | C | 1 |  | 1 | 1555 | 1565 | 5200 |  |  | 5200 | 144.04 | 5 | 36100 | 1648 |  | Y | 35 | 28 | [7 empty] | 추창도 | 2 |  |  |  |  | Y |  | 101.1 | 12-1 | 0 | 164.37 | A |  | 1628 | 1 | 0.23 | 1567 | 0.98 | 53 | 25 | 334 | 5:34 | 15 | 16 | 0 | 27 | 100 | 74.33 | 0 | 0 | N2 | 2021-11-28 03:52 | 2021-11-28 04:13 | 21 | 2021-11-28 03:39 | 34 |  |  |  |  | N | [7 empty] | 1 | 5 | 0 | 19.81 | [23 empty] | 0.14 | 0.14 | A | [9 empty] | 0 | 0 | 228 | 10 | 0 | 225 | 0 | 709 | 0 | 366 | 0 | 0 | 0 | 53 |  |  | 4
2021-11-27 | A68388 | 1 | 고탄소 | AE1055M1 |  | Al 탈산 | B | 36 | 43 | 51600 | 72.73 | C | C | C |  | 1 | 1 |  | 1520 | 1547 | 4100 |  |  | 4100 | 40.38 | 12 | 101532 | 1590 |  | Y | 41 | 23 | [7 empty] | 이호남 | 2 | [8 empty] | 0 | 240.14 | A |  | 1595 | 3 | 0.15 | 1554 | 1.32 | 68 | 23 | 311 | 5:11 | 20 | 20 | 5 | 0 |  | 0 |  | 300 | N2 | 2021-11-28 04:13 | 2021-11-28 04:50 | 36 | 2021-11-28 04:13 | 37 |  |  |  |  | Y |  |  |  | Y | [5 empty] | 0 | 140.94 | [23 empty] | 13.59 | 96.02 | A | [9 empty] | 0 | 0 | 720 | 41 | 0 | 192 | 0 | 702 | 0 | 551 | 0 | 0 | 95 | 13
2021-11-27 | B67698 | 2 | 저탄소 | SM20C |  | Al 탈산 | B | 32 | 81 | 50000 | 91.78 | C | C |  | C | 1 |  | 1 | 1555 | 1576 | 4700 |  |  | 4700 | 48.62 | 12 | 96663 | 1634 |  | Y | 38 | 32 | [7 empty] | 추창도 | 2 |  |  |  |  | Y |  | 95 | 11-4 | 0 | 145.23 | A |  | 1636 | 1 | 0.21 | 1566 | 1.51 | 52 | 23 | 562 | 9:22 | 15 | 15 | 0 | 28 |  | 36.1 | 0 | 0 | N2 | 2021-11-28 04:54 | 2021-11-28 05:17 | 23 | 2021-11-28 04:37 | 40 |  |  |  |  | N | [7 empty] | 6 | 5 | 0 | 13.92 | [23 empty] | 0.86 | 0.86 | A | [9 empty] | 0 | 0 | 313 | 0 | 0 | 247 | 0 | 556 | 0 | 203 | 0 | 0 | 0 | 53
2021-11-27 | A68389 | 1 | 고탄소 | AE1055M1 |  | Al 탈산 | B | 5 | 33 | 51800 | 69.48 | C | C | C |  | 1 | 1 |  | 1520 | 1592 | 3700 |  |  | 3700 | 43.73 | 10 | 84610 | 1600 |  | Y | 39 | 22 | [7 empty] | 이호남 | 2 |  | N | Y | [5 empty] | 0 | 218.34 | A |  | 1600 | 3 | 0.15 | 1555 | 1.45 | 69 | 24 | 306 | 5:06 | 20 | 20 | 6 | 0 |  | 0 |  | 300 | N2 | 2021-11-28 05:10 | 2021-11-28 05:55 | 45 | 2021-11-28 05:10 | 45 |  |  |  |  | Y |  |  |  | Y | [5 empty] | 0 | 113.9 | [23 empty] | 13.92 | 107.11 | A | [9 empty] | 0 | 0 | 650 | 22 | 0 | 159 | 0 | 715 | 0 | 551 | 0 | 0 | 97 | 25
2021-11-27 | B67699 | 2 | 저탄소 | SM20C | TUNDISH교체전 | Al 탈산 | B | 29 | 66 | 50750 | 77.13 | C | C |  | C | 1 |  | 1 | 1555 | 1572 | 4400 |  |  | 4400 | 48.06 | 13 | 91547 | 1647 |  | Y | 35 | 26 | [7 empty] | 추창도 | 2 |  |  |  |  | Y |  | 97.25 | 11-8 | 0 | 148.4 | A |  | 1641 | 1 | 0.27 | 1581 | 1.59 | 67 | 25 | 338 | 5:38 | 15 | 16 | 0 | 29 |  | 87.45 | 0 | 0 | N2 | 2021-11-28 05:38 | 2021-11-28 06:20 | 42 | 2021-11-28 05:30 | 50 | [12 empty] | 2 |  | 0.27 | 20.96 | [23 empty] | 0.19 | 0.19 | A | [9 empty] | 0 | 0 | 148 | 70 | 0 | 269 | 0 | 751 | 0 | 359 | 0 | 0 | 0 | 66
2021-11-27 | A68390 | 1 | 고탄소 | AE1055M1 |  | Al 탈산 | B | 16 | 59 | 51400 | 76.08 | C | C | D |  | 1 | 1 |  | 1520 | 1572 | 3700 |  |  | 3700 | 36.44 | 12 | 101532 | 1598 | 358 | Y | 43 | 21 | [7 empty] | 이호남 | 2 | [6 empty] | 101.95 | 12-4 | 0 | 233.38 | A |  | 1598 | 3 | 0.16 | 1561 | 1.09 | 75 | 32 | 288 | 4:48 | 20 | 20 | 7 | 0 |  | 0 |  | 400 | N2 | 2021-11-28 06:23 | 2021-11-28 06:53 | 30 | 2021-11-28 06:23 | 30 |  |  |  |  | Y |  |  |  | Y | [5 empty] | 0 | 156.68 | [23 empty] | 13.92 | 108.66 | A | [9 empty] | 0 | 0 | 696 | 0 | 0 | 164 | 0 | 496 | 0 | 399 | 0 | 0 | 0 | 21
2021-11-27 | B67700 | 2 | 중탄소 | SBC70L | TUNDISH교체 | Al 탈산 | B | 33 | 82 | 48700 | 100.23 | C | D |  | D | 1 |  | 1 | 1540 | 1549 | 8200 |  |  | 8200 | 87.23 | 16 | 94000 | 1672 |  | Y | 46 | 41 | [7 empty] | 추창도 | 2 | [6 empty] | 97.1 | 11-5 | 153.97 | 0 | A |  | 1664 | 1 | 0.39 | 1581 | 1.76 | 83 | 37 | 320 | 5:20 | 20 | 21 | 0 | 30 |  | 152.7 | 0 | 0 | AR | 2021-11-28 07:03 | 2021-11-28 07:46 | 42 | 2021-11-28 06:50 | 56 |  |  |  |  | N | [7 empty] | 3 | 5 | 37.98 | 0 | [16 empty] | 0.8 |  |  | 1.25 |  |  |  | 0.14 | 0.14 | A | [9 empty] | 0 | 0 | 886 | 140 | 0 | 268 | 0 | 851 | 0 | 355 | 0 | 0 | 55 | 27 |  |  | 6 |  | 1
2021-11-28 | A68391 | 1 | 고탄소 | AE1055M1 |  | Al 탈산 | B | 11 | 29 | 54300 | 70.9 | D | D | D |  | 1 | 1 |  | 1520 | 1560 | 4000 |  |  | 4000 | 47.28 | 10 | 84610 | 1593 |  | Y | 39 | 23 | [7 empty] | 차승주 | 2 | [6 empty] | 95.95 | 12-4 | 0.37 | 67.54 | A |  | 1593 | 3 | 0.18 | 1553 | 1.25 | 67 | 23 | 308 | 5:08 | 20 | 20 | 8 | 0 |  | 0 |  | 400 | N2 | 2021-11-28 07:23 | 2021-11-28 07:53 | 30 | 2021-11-28 07:23 | 30 |  |  |  |  | Y |  |  |  | Y | [5 empty] | 0 | 149.53 | [23 empty] | 13.92 | 109.94 | A | [9 empty] | 0 | 0 | 677 | 24 | 0 | 140 | 0 | 498 | 0 | 495 | 0 | 0 | 98 | 23
2021-11-28 | B67701 | 2 | 중탄소 | SBC70L |  | Al 탈산 | B | 35 | 71 | 49700 | 91.48 | D | D |  | D | 1 |  | 1 | 1540 | 1570 | 6600 |  |  | 6600 | 70.21 | 16 | 94000 | 1627 |  | Y | 42 | 38 | [7 empty] | 김규완 | 2 | [6 empty] | 96.2 | 11-6 | 98.55 | 0 | A |  | 1630 | 1 | 0.38 | 1565 | 1.5 | 67 | 34 | 211 | 3:31 | 20 | 21 | 0 | 31 |  | 63.66 | 0 | 0 | AR | 2021-11-28 08:06 | 2021-11-28 08:46 | 41 | 2021-11-28 07:54 | 52 |  |  |  |  | N | [7 empty] | 3 | 5 | 16.4 | 0 | [20 empty] | 0.59 |  |  | 0.14 | 0.14 | A | [9 empty] | 0 | 0 | 554 | 101 | 0 | 358 | 0 | 1106 | 0 | 204 | 0 | 0 | 99 | 10 |  |  | 6
2021-11-28 | A68392 | 1 | 고탄소 | AE1055M1 |  | Al 탈산 | B | 36 | 44 | 51400 | 68.02 | D | D | D |  | 1 | 1 |  | 1520 | 1600 | 2200 |  |  | 2200 | 21.67 | 12 | 101532 | 1593 |  | Y | 40 | 29 | [7 empty] | 김덕진 | 2 |  | Y |  |  | N |  |  |  | 0.02 | 90.94 | A |  | 1593 | 3 | 0.16 | 1556 | 1.32 | 70 | 28 | 273 | 4:33 | 20 | 20 | 9 | 0 |  | 0 |  | 400 | N2 | 2021-11-28 08:26 | 2021-11-28 08:49 | 23 | 2021-11-28 08:26 | 23 |  |  |  |  | Y |  |  |  | Y | [5 empty] | 0 | 127.84 | [23 empty] | 13.92 | 111.29 | A | [9 empty] | 0 | 0 | 832 | 0 | 0 | 236 | 0 | 648 | 0 | 400 | 0 | 0 | 0 | 57
2021-11-28 | B67702 | 2 | 중탄소 | SBC70L | 잔강최소화전 | Al 탈산 | B | 32 | 82 | 49700 | 99.32 | D | D |  | D | 1 |  | 1 | 1540 | 1536 | 7400 |  |  | 7400 | 86.13 | 14 | 85920 | 1634 |  | Y | 49 | 42 | [7 empty] | 김규완 | 2 |  |  |  |  | Y |  | 94.7 | 11-3 | 257.74 | 0 | A |  | 1633 | 1 | 0.33 | 1565 | 1.63 | 67 | 32 | 215 | 3:35 | 20 | 21 | 0 | 32 | 80 | 79.89 | 0 | 0 | AR | 2021-11-28 09:16 | 2021-11-28 09:51 | 34 | 2021-11-28 09:07 | 44 |  |  |  |  | N | [7 empty] | 1 | 5 | 20.99 | 0 | [20 empty] | 0.39 |  |  | 0.08 | 0.08 | A | [9 empty] | 0 | 0 | 240 | 108 | 0 | 216 | 0 | 798 | 0 | 204 | 0 | 0 | 62 | 16
2021-11-28 | A68393 | 1 | 고탄소 | AE1055M1 |  | Al 탈산 | B | 5 | 34 | 51900 | 64.35 | D | D | D |  | 1 | 1 |  | 1520 | 1554 | 4100 |  |  | 4100 | 40.38 | 12 | 101532 | 1586 |  | Y | 38 | 25 | [7 empty] | 김덕진 | 2 |  | Y | [6 empty] | 0.11 | 130.02 | A |  | 1586 | 3 | 0.16 | 1558 | 1.08 | 72 | 29 | 186 | 3:06 | 20 | 20 | 10 | 0 |  | 0 |  | 400 | N2 | 2021-11-28 09:18 | 2021-11-28 09:52 | 34 | 2021-11-28 09:18 | 34 |  |  |  |  | Y |  |  |  | Y | [5 empty] | 0 | 118.65 | [23 empty] | 13.92 | 112.39 | A | [9 empty] | 0 | 0 | 693 | 0 | 0 | 146 | 0 | 496 | 0 | 397 | 0 | 0 | 75 | 34
2021-11-28 | B67703 | 2 | 중탄소 | AE15B36C2 | 잔강최소화 | Si 탈산 | B | 29 | 67 | 50550 | 90.23 | D | D |  | D | 1 |  | 1 | 1540 | 1543 | 6900 |  |  | 6900 | 70.8 | 17 | 97456 | 1650 |  | Y | 45 | 34 | [7 empty] | 김규완 | 2 | [6 empty] | 91.65 | 11-3 | 49.11 | 0 | A |  | 1633 | 1 | 0.34 | 1570 | 2.04 | 72 | 21 | 216 | 3:36 | 15 | 16 | 0 | 33 |  | 78.24 | 0 | 0 | AR | 2021-11-28 10:30 | 2021-11-28 11:11 | 41 | 2021-11-28 10:11 | 59 |  |  |  |  | N | [7 empty] | 4 | 5 | 15 | 0 | [23 empty] | 0.17 | 0.17 | A | [9 empty] | 243 | 0 | 258 | 67 | 0 | 49 | 0 | 1197 | 0 | 206 | 0 | 0 | 59 | 0 |  |  | 4
2021-11-28 | A68394 | 1 | 고탄소 | AE1055M1 |  | Al 탈산 | B | 16 | 60 | 49000 | 69 | D | D | D |  | 1 | 1 |  | 1520 | 1548 | 4600 |  |  | 4600 | 45.31 | 12 | 101532 | 1589 |  | Y | 42 | 24 | [7 empty] | 김덕진 | 2 |  | Y |  |  |  |  | 0 | 10-1 | 0 | 224.38 | A |  | 1589 | 3 | 0.16 | 1555 | 1.26 | 69 | 27 | 270 | 4:30 | 20 | 20 | 11 | 0 |  | 0 |  | 400 | N2 | 2021-11-28 10:23 | 2021-11-28 10:52 | 30 | 2021-11-28 10:23 | 30 |  |  |  |  | Y |  |  |  | Y | [5 empty] | 0 | 121.95 | [23 empty] | 13.92 | 113.74 | A | [9 empty] | 0 | 0 | 755 | 0 | 0 | 152 | 0 | 492 | 0 | 398 | 0 | 0 | 0 | 57
2021-11-28 | B67704 | 2 | 중탄소 | AE15B36C2 |  | Si 탈산 | B | 33 | 83 | 48700 | 85.03 | D | D |  | D | 1 |  | 1 | 1540 | 1542 | 6300 |  |  | 6300 | 60.72 | 15 | 103761 | 1630 |  | Y | 36 | 33 | [7 empty] | 김규완 | 2 |  |  |  |  | Y |  | 96.3 | 11-5 | 182.95 | 0 | A |  | 1622 | 1 | 0.4 | 1562 | 1.61 | 64 | 27 | 220 | 3:40 | 15 | 16 | 0 | 34 |  | 164.28 | 0 | 0 | AR | 2021-11-28 11:32 | 2021-11-28 12:07 | 35 | 2021-11-28 11:16 | 51 |  |  |  |  | N | [7 empty] | 3 | 5 | 32.82 | 0 | [23 empty] | 0.2 | 0.2 | A | [9 empty] | 176 | 0 | 1001 | 87 | 0 | 56 | 0 | 203 | 0 | 205 | 0 | 0 | 69 | 49
2021-11-28 | A68395 | 1 | 고탄소 | AE1055M1 |  | Al 탈산 | B | 11 | 30 | 52800 | 72.12 | D | D | D |  | 1 | 1 |  | 1520 | 1573 | 3900 |  |  | 3900 | 38.41 | 12 | 101532 | 1599 |  | Y | 38 | 33 | [7 empty] | 차승주 | 2 |  | Y |  |  | N |  | 102.05 | 12-10 | 0.03 | 86.26 | A |  | 1599 | 3 | 0.15 | 1558 | 1.28 | 72 | 24 | 264 | 4:24 | 20 | 21 | 12 | 0 |  | 0 |  | 400 | N2 | 2021-11-28 11:21 | 2021-11-28 11:57 | 36 | 2021-11-28 11:19 | 38 |  |  |  |  | Y |  |  |  | Y | [5 empty] | 0 | 149.23 | [23 empty] | 0 | 0.01 | A | [9 empty] | 0 | 0 | 775 | 0 | 0 | 184 | 0 | 492 | 0 | 397 | 0 | 0 | 0 | 59
2021-11-28 | A68396 | 1 | 고탄소 | AE1055M1 |  | Al 탈산 | B | 36 | 45 | 51400 | 70.18 | D | D | D |  | 1 | 1 |  | 1520 | 1551 | 4300 |  |  | 4300 | 42.35 | 12 | 101532 | 1587 |  | Y | 39 | 28 | [7 empty] | 김덕진 | 2 |  | Y |  |  | N |  |  |  | 0.28 | 219.86 | A |  | 1587 | 3 | 0.15 | 1549 | 1.19 | 63 | 20 | 275 | 4:35 | 20 | 20 | 13 | 0 |  | 0 |  | 400 | N2 | 2021-11-28 12:20 | 2021-11-28 12:57 | 37 | 2021-11-28 12:20 | 38 |  |  |  |  | Y |  |  |  | Y | [5 empty] | 0 | 11.2 | [23 empty] | 0 | 1.08 | A | [9 empty] | 0 | 0 | 752 | 51 | 0 | 153 | 0 | 494 | 0 | 396 | 0 | 0 | 74 | 37
2021-11-28 | B67705 | 2 | 중탄소 | AE15B36C2 |  | Si 탈산 | B | 35 | 72 | 48950 | 92.52 | D | D |  | D | 1 |  | 1 | 1540 | 1522 | 8100 |  |  | 8100 | 99.45 | 10 | 81450 | 1625 |  | Y | 44 | 41 | [7 empty] | 김규완 | 2 | [6 empty] | 96.05 | 11-6 | 88.92 | 0 | A |  | 1629 | 1 | 0.33 | 1561 | 1.51 | 63 | 31 | 214 | 3:34 | 15 | 16 | 0 | 35 |  | 86.72 | 0 | 0 | AR | 2021-11-28 12:42 | 2021-11-28 13:11 | 28 | 2021-11-28 12:31 | 40 |  |  |  |  | N | [7 empty] | 4 | 5 | 20.12 | 0 | [23 empty] | 0.25 | 0.25 | A | [9 empty] | 205 | 0 | 215 | 61 | 0 | 58 | 0 | 695 | 0 | 202 | 0 | 0 | 103 | 15
2021-11-28 | A68397 | 1 | 고탄소 | AE1055M1 | TUNDISH교체전 | Al 탈산 | B | 5 | 35 | 51800 | 68.48 | D | D | D |  | 1 | 1 |  | 1520 | 1526 | 5200 |  |  | 5200 | 58.8 | 12 | 88442 | 1599 |  | Y | 38 | 26 | [7 empty] | 김덕진 | 2 |  |  | Y |  | N |  |  |  | 0.45 | 190.02 | A |  | 1599 | 3 | 0.15 | 1560 | 1.3 | 74 | 27 | 258 | 4:18 | 20 | 20 | 14 | 0 |  | 0 |  | 400 | N2 | 2021-11-28 13:15 | 2021-11-28 14:04 | 48 | 2021-11-28 13:15 | 49 |  |  |  |  | Y |  |  |  | Y | [5 empty] | 0 | 137.52 | [23 empty] | 0.03 | 2.3 | A | [9 empty] | 0 | 0 | 652 | 0 | 0 | 145 | 0 | 616 | 0 | 496 | 0 | 0 | 84 | 67
2021-11-28 | B67706 | 2 | 중탄소 | AE15B36C2 |  | Si 탈산 | B | 32 | 83 | 49350 | 91.82 | D | D |  | D | 1 |  | 1 | 1540 | 1559 | 6100 |  |  | 6100 | 63.26 | 17 | 96424 | 1635 |  | Y | 37 | 33 | [7 empty] | 김규완 | 2 |  |  |  |  | Y |  | 96.15 | 11-4 | 106.97 | 0 | A |  | 1624 | 1 | 0.32 | 1554 | 1.59 | 56 | 26 | 444 | 7:24 | 15 | 16 | 0 | 36 |  | 53.76 | 0 | 0 | AR | 2021-11-28 13:45 | 2021-11-28 14:14 | 28 | 2021-11-28 13:30 | 44 |  |  |  |  | N | [7 empty] | 4 | 5 | 12.84 | 0 | [23 empty] | 0.17 | 0.17 | A | [9 empty] | 238 | 0 | 193 | 75 | 0 | 62 | 0 | 699 | 0 | 202 | 0 | 0 | 64 | 49 |  |  | 6
2021-11-28 | B67707 | 2 | 중탄소 | AE15B36C2 | 잔강최소화전 | Si 탈산 | B | 29 | 68 | 50400 | 82.88 | D | D |  | A | 1 |  | 1 | 1540 | 1566 | 6200 |  |  | 6200 | 75.88 | 13 | 81707 | 1633 |  | Y | 39 | 35 | [7 empty] | 김규완 | 2 | [6 empty] | 102.1 | 12-3 | 86.18 | 0 | A |  | 1629 | 1 | 0.32 | 1575 | 1.73 | 77 | 34 | 317 | 5:17 | 15 | 16 | 0 | 37 |  | 25.89 | 0 | 0 | AR | 2021-11-28 14:34 | 2021-11-28 15:16 | 42 | 2021-11-28 14:22 | 53 | [12 empty] | 4 |  | 8.4 | 0 | [23 empty] | 0.31 | 0.31 | B | [9 empty] | 305 | 0 | 238 | 71 | 0 | 45 | 0 | 703 | 0 | 200 | 0 | 0 | 70 | 22 |  |  | 6
2021-11-28 | A68398 | 1 | 저탄소 | SCR423PRH | TUNDISH교체 | Al 탈산 | B | 16 | 61 | 51200 | 80.03 | D | A | A |  | 1 | 1 |  | 1530 | 1574 | 6900 |  |  | 6900 | 67.96 | 12 | 101532 | 1666 |  | Y | 43 | 35 | [7 empty] | 김덕진 | 2 | [6 empty] | 105.75 | 12-8 | 0 | 253.27 | A |  | 1661 | 3 | 0.16 | 1612 | 1.32 | 109 | 42 | 314 | 5:14 | 16 | 21 | 15 | 0 |  | 0 |  | 999 | N2 | 2021-11-28 14:39 | 2021-11-28 15:27 | 48 | 2021-11-28 14:38 | 49 |  |  |  |  | Y |  |  |  | Y | [5 empty] | 0 | 226.91 | [19 empty] | 2.07 |  |  |  | 0.08 | 6.34 | A | [9 empty] | 1606 | 29 | 0 | 9 | 0 | 0 | 0 | 497 | 0 | 299 | 0 | 0 | 0 | 22 |  |  |  |  | 1
2021-11-28 | B67708 | 2 | 중탄소 | SMN443H2 | 잔강최소화 | Al 탈산 | B | 33 | 84 | 48050 | 88.02 | A | A |  | A | 1 |  | 1 | 1540 | 1535 | 7700 |  |  | 7700 | 51.77 | 27 | 148743 | 1648 |  | Y | 43 | 39 | [7 empty] | 임현진 | 2 | [6 empty] | 96.85 | 11-5 | 276.27 | 0 | A |  | 1647 | 1 | 0.32 | 1583 | 1.76 | 92 | 41 | 247 | 4:07 | 18 | 20 | 0 | 38 |  | 35.12 | 0 | 0 | AR | 2021-11-28 15:34 | 2021-11-28 16:35 | 61 | 2021-11-28 15:25 | 70 | [12 empty] | 3 |  | 11.18 | 0 | [20 empty] | 0.63 |  |  | 0.15 | 0.15 | A | [9 empty] | 0 | 0 | 398 | 0 | 0 | 305 | 0 | 499 | 0 | 200 | 0 | 0 | 0 | 17 |  |  | 4
2021-11-28 | A68399 | 1 | 저탄소 | SCR423PRH |  | Al 탈산 | B | 11 | 31 | 53700 | 80.17 | A | A | A |  | 1 | 1 |  | 1530 | 1553 | 6500 |  |  | 6500 | 76.82 | 10 | 84610 | 1616 |  | Y | 45 | 40 |  |  | A68396 |  |  |  |  | 조관훈 | 2 |  | Y |  |  |  |  | 102.1 | 12-10 | 0 | 148.01 | A |  | 1616 | 3 | 0.18 | 1589 | 0.79 | 86 | 39 | 310 | 5:10 | 16 | 18 | 16 | 0 |  | 0 |  | 999 | N2 | 2021-11-28 15:45 | 2021-11-28 16:25 | 40 | 2021-11-28 15:43 | 42 |  |  |  |  | Y |  |  |  | Y | [5 empty] | 0 | 206.14 | [23 empty] | 0 | 72.9 | A | [9 empty] | 1526 | 30 | 0 | 42 | 0 | 0 | 0 | 498 | 0 | 300 | 0 | 0 | 97 | 15
2021-11-28 | B67709 | 2 | 중탄소 | SMN443H |  | Al 탈산 | B | 35 | 73 | 49150 | 107.43 | A | A |  | A | 1 |  | 1 | 1540 | 1525 | 7900 |  |  | 7900 | 198.03 | 7 | 39893 | 1649 |  | Y | 43 | 39 | [7 empty] | 임현진 | 2 | [6 empty] | 98.55 | 11-8 | 241.56 | 0 | A |  | 1642 | 1 | 0.34 | 1568 | 1.62 | 77 | 44 | 264 | 4:24 | 18 | 19 | 0 | 39 |  | 65.12 | 0 | 0 | AR | 2021-11-28 16:54 | 2021-11-28 17:36 | 42 | 2021-11-28 16:29 | 67 |  |  |  |  | N | [7 empty] | 12 | 5.3 | 24.04 | 0 | [20 empty] | 0.34 |  |  | 0.62 | 0.62 | A | [9 empty] | 135 | 0 | 630 | 41 | 0 | 360 | 0 | 503 | 0 | 202 | 0 | 0 | 0 | 0 |  |  | 4
2021-11-28 | A68400 | 1 | 저탄소 | SCR423PRH |  | Al 탈산 | B | 36 | 46 | 51800 | 77.98 | A | A | A |  | 1 | 1 |  | 1530 | 1559 | 6100 |  |  | 6100 | 60.08 | 12 | 101532 | 1618 |  | Y | 42 | 34 |  |  | A68397 |  |  |  |  | 조관훈 |  |  | Y |  |  |  |  | 114.05 | 13-9 | 0 | 299.01 | A |  | 1618 | 3 | 0.16 | 1576 | 1.2 | 73 | 30 | 305 | 5:05 | 16 | 20 | 17 | 0 |  | 0 |  | 999 | N2 | 2021-11-28 16:42 | 2021-11-28 17:19 | 38 | 2021-11-28 16:41 | 39 |  |  |  |  | Y |  |  |  | Y | [5 empty] | 0 | 187.99 | [23 empty] | 16.28 | 127.99 | A | [9 empty] | 1475 | 281 | 0 | 80 | 0 | 0 | 0 | 498 | 0 | 299 | 0 | 0 | 67 | 19
2021-11-28 | B67710 | 2 | 중탄소 | SMN443H |  | Al 탈산 | B | 32 | 84 | 49400 | 95.72 | A | A |  | A | 1 |  | 1 | 1540 | 1547 | 6400 |  |  | 6400 | 62.39 | 18 | 102582 | 1630 |  | Y | 41 | 33 | [7 empty] | 임현진 | 2 | [6 empty] | 104.7 | 12-2 | 234.81 | 0 | A |  | 1626 | 1 | 0.35 | 1561 | 1.54 | 70 | 35 | 199 | 3:19 | 18 | 18 | 0 | 40 | 40 | 38.71 | 0 | 0 | AR | 2021-11-28 17:48 | 2021-11-28 18:37 | 49 | 2021-11-28 17:28 | 69 | [14 empty] | 11.56 | 0 | [20 empty] | 0.5 |  |  | 0.38 | 0.38 | A | [9 empty] | 104 | 0 | 557 | 100 | 0 | 358 | 0 | 503 | 0 | 203 | 0 | 0 | 54 | 25 |  |  | 4
2021-11-28 | A68401 | 1 | 저탄소 | SCR423PRH |  | Al 탈산 | B | 5 | 36 | 51900 | 82.13 | A | A | A |  | 1 | 1 |  | 1530 | 1558 | 6200 |  |  | 6200 | 61.06 | 12 | 101532 | 1616 |  | Y | 48 | 35 |  |  | A68398 |  |  |  |  | 조관훈 | 2 |  |  | Y |  | N |  | 107 | 13-4 | 0 | 288.52 | A |  | 1616 | 3 | 0.19 | 1570 | 1.44 | 67 | 27 | 342 | 5:42 | 16 | 19 | 18 | 0 |  | 0 |  | 999 | N2 | 2021-11-28 17:46 | 2021-11-28 18:21 | 36 | 2021-11-28 17:44 | 38 |  |  |  |  | Y |  |  |  | Y | [5 empty] | 0 | 217.88 | [23 empty] | 0 | 0.01 | A | [9 empty] | 1318 | 172 | 0 | 35 | 0 | 0 | 0 | 696 | 0 | 496 | 0 | 0 | 174 | 11
2021-11-28 | B67711 | 2 | 중탄소 | SMN443H |  | Al 탈산 | B | 29 | 69 | 50250 | 106.33 | A | A |  | A | 1 |  | 1 | 1540 | 1547 | 7100 |  |  | 7100 | 73.75 | 17 | 96272 | 1640 |  | Y | 44 | 37 | [7 empty] | 임현진 | 2 | [6 empty] | 103.05 | 12-3 | 187.36 | 0 | A |  | 1629 | 1 | 0.31 | 1553 | 1.36 | 62 | 31 | 250 | 4:10 | 18 | 19 | 0 | 41 |  | 58.14 | 0 | 0 | AR | 2021-11-28 19:01 | 2021-11-28 19:42 | 41 | 2021-11-28 18:40 | 62 |  |  |  |  | N | [7 empty] | 7 | 4 | 16.22 | 0 | [20 empty] | 0.5 |  |  | 0.31 | 0.31 | A | [9 empty] | 102 | 0 | 632 | 61 | 0 | 333 | 0 | 499 | 0 | 203 | 0 | 0 | 54 | 0 |  |  | 4
2021-11-28 | A68402 | 1 | 저탄소 | SCR423PRH |  | Al 탈산 | B | 16 | 62 | 51200 | 77.8 | A | A | A |  | 1 | 1 |  | 1530 | 1529 | 6400 |  |  | 6400 | 63.03 | 12 | 101532 | 1618 |  | Y | 46 | 33 |  |  | A68399 |  |  |  |  | 조관훈 | 2 |  |  | Y |  |  |  | 105.6 | 12-7 | 0 | 233.07 | A |  | 1618 | 3 | 0.19 | 1574 | 1.47 | 71 | 32 | 298 | 4:58 | 16 | 18 | 19 | 0 |  | 0 |  | 999 | N2 | 2021-11-28 18:49 | 2021-11-28 19:20 | 30 | 2021-11-28 18:47 | 32 |  |  |  |  | Y |  |  |  | Y | [5 empty] | 0 | 230.84 | [23 empty] | 0 | 0.01 | A | [9 empty] | 1444 | 0 | 0 | 14 | 0 | 0 | 0 | 496 | 0 | 299 | 0 | 0 | 77 | 10
2021-11-28 | B67712 | 2 | 중탄소 | SMN443H |  | Al 탈산 | B | 33 | 85 | 48000 | 109.28 | A | A |  | A | 1 |  | 1 | 1540 | 1547 | 6600 |  |  | 6600 | 68.69 | 17 | 96084 | 1640 |  | Y | 42 | 39 | [7 empty] | 임승우 | 2 | [6 empty] | 102.2 | 11-10 | 236.89 | 0 | A |  | 1627 | 1 | 0.37 | 1562 | 1.15 | 71 | 39 | 281 | 4:41 | 18 | 19 | 0 | 42 |  | 58.99 | 0 | 0 | AR | 2021-11-28 20:07 | 2021-11-28 20:46 | 39 | 2021-11-28 19:45 | 61 | [12 empty] | 15 |  | 17.11 | 0 | [20 empty] | 0.67 |  |  | 0.75 | 0.75 | A | [9 empty] | 0 | 0 | 502 | 10 | 0 | 333 | 0 | 503 | 0 | 254 | 0 | 0 | 0 | 0 |  |  | 4
2021-11-28 | A68403 | 1 | 저탄소 | SCR423PRH |  | Al 탈산 | B | 11 | 32 | 52900 | 73.72 | A | A | A |  | 1 | 1 |  | 1530 | 1559 | 6000 |  |  | 6000 | 59.09 | 12 | 101532 | 1606 |  | Y | 44 | 30 |  |  | A68400 |  |  |  |  | 조관훈 | 2 |  |  | Y |  |  |  | 105.4 | 13-4 | 0 | 136.95 | A |  | 1606 | 3 | 0.19 | 1579 | 0.96 | 76 | 32 | 289 | 4:49 | 16 | 18 | 20 | 0 |  | 0 |  | 999 | N2 | 2021-11-28 19:46 | 2021-11-28 20:17 | 31 | 2021-11-28 19:44 | 33 |  |  |  |  | Y |  |  |  | Y | [5 empty] | 0 | 207.63 | [23 empty] | 0 | 1.3 | A | [9 empty] | 1439 | 31 | 146 | 25 | 0 | 0 | 0 | 499 | 0 | 297 | 0 | 0 | 97 | 15
2021-11-28 | B67713 | 2 | 중탄소 | SMN443H |  | Al 탈산 | B | 35 | 74 | 49300 | 100.65 | A | A |  | A | 1 |  | 1 | 1540 | 1536 | 6700 |  |  | 6700 | 70.06 | 16 | 95630 | 1639 |  | Y | 40 | 35 | [7 empty] | 임승우 | 2 | [6 empty] | 100.4 | 11-10 | 180.26 | 0 | A |  | 1632 | 1 | 0.38 | 1560 | 1.59 | 69 | 39 | 314 | 5:14 | 18 | 18 | 0 | 43 |  | 61.79 | 0 | 0 | AR | 2021-11-28 21:07 | 2021-11-28 21:48 | 41 | 2021-11-28 20:43 | 65 |  |  |  |  | N | [8 empty] | 5 | 23.07 | 0 | [20 empty] | 0.59 |  |  | 0.73 | 0.73 | A | [9 empty] | 125 | 0 | 585 | 11 | 0 | 329 | 0 | 500 | 0 | 257 | 0 | 0 | 0 | 0 |  |  | 4
2021-11-28 | A68404 | 1 | 저탄소 | SCR423PRH |  | Al 탈산 | B | 36 | 47 | 51300 | 74.58 | A | A | A |  | 1 | 1 |  | 1530 | 1566 | 5700 |  |  | 5700 | 56.14 | 12 | 101532 | 1609 |  | Y | 41 | 30 |  |  | A68401 |  |  |  |  | 조관훈 | 2 |  |  | Y |  |  |  | 108.4 | 13-3 | 0 | 221.2 | A |  | 1609 | 3 | 0.19 | 1576 | 1.03 | 73 | 29 | 308 | 5:08 | 16 | 18 | 21 | 0 |  | 0 |  | 999 | N2 | 2021-11-28 20:47 | 2021-11-28 21:15 | 27 | 2021-11-28 20:45 | 29 |  |  |  |  | Y |  |  |  | Y | [5 empty] | 0 | 243.25 | [23 empty] | 0 | 0.02 | A | [9 empty] | 1246 | 278 | 0 | 56 | 0 | 0 | 0 | 499 | 0 | 296 | 0 | 0 | 74 | 24
2021-11-28 | A68405 | 1 | 저탄소 | SCR423PRH | TUNDISH교체전 | Al 탈산 | B | 5 | 37 | 52000 | 77.55 | A | A | A |  | 1 | 1 |  | 1530 | 1603 | 4200 |  |  | 4200 | 47.19 | 12 | 89009 | 1621 |  | Y | 44 | 23 |  |  | A68402 |  |  |  |  | 조관훈 | 2 |  | Y |  |  |  |  | 106.6 | 13-4 | 0 | 162.14 | A |  | 1621 | 3 | 0.16 | 1571 | 1.52 | 68 | 35 | 341 | 5:41 | 16 | 18 | 22 | 0 |  | 0 |  | 400 | N2 | 2021-11-28 21:52 | 2021-11-28 22:13 | 21 | 2021-11-28 21:51 | 22 |  |  |  |  | Y |  |  |  | Y | [5 empty] | 0 | 158.49 | [23 empty] | 0 | 1.42 | A | [9 empty] | 1514 | 50 | 702 | 41 | 0 | 0 | 0 | 499 | 0 | 297 | 0 | 0 | 76 | 30
2021-11-28 | B67714 | 2 | 중탄소 | SMN443H | 연주종료 | Al 탈산 | B | 32 | 85 | 49200 | 107.75 | A | A |  | A | 1 |  | 1 | 1540 | 1559 | 6300 |  |  | 6300 | 79.29 | 14 | 79457 | 1632 |  | Y | 39 | 33 | [7 empty] | 임현진 | 2 | [6 empty] | 103.3 | 12-1 | 235.53 | 0 | A |  | 1629 | 1 | 0.35 | 1551 | 1.47 | 60 | 35 | 283 | 4:43 | 18 | 19 | 0 | 44 |  | 39.08 | 0 | 0 | AR | 2021-11-28 22:24 | 2021-11-28 22:50 | 26 | 2021-11-28 21:52 | 58 | [12 empty] | 15 |  | 20.1 | 0 | [20 empty] | 0.57 |  |  | 0.53 | 0.53 | A | [9 empty] | 125 | 0 | 607 | 30 | 0 | 359 | 0 | 502 | 0 | 258 | 0 | 0 | 0 | 0 |  |  | 4
2021-11-28 | B67715 | 2 | 저탄소 | SCMH1MD | TUNDISH교체 | Al 탈산 | B | 16 | 63 | 51600 | 84.62 | A | C | C |  | 1 | 1 |  | 1555 | 1555 | 7500 |  |  | 7500 | 80.58 | 11 | 93071 | 1642 | 721 | Y | 44 | 37 |  |  | A68403 | 07 |  |  |  | 임현진 | 2 |  |  | Y |  |  |  | 105.95 | 12-7 | 0 | 220.14 | A |  | 1636 | 3 | 0.15 | 1601 | 0.88 | 95 | 36 | 325 | 5:25 | 15 | 20 | 23 | 0 |  | 0 |  | 800 | N2 | 2021-11-28 22:55 | 2021-11-28 23:30 | 38 | 2021-11-28 22:54 | 39 |  |  |  |  | Y |  |  |  | Y | [5 empty] | 0 | 215.67 | [19 empty] | 2.32 |  |  |  | 0 | 73.15 | A | [9 empty] | 1355 | 336 | 0 | 498 | 0 | 198 | 0 | 503 | 0 | 361 | 0 | 0 | 0 | 18 |  |  |  |  | 1
2021-11-28 | B67716 | 2 | 저탄소 | SCMH1MD |  | Al 탈산 | B | 11 | 33 | 52800 | 76.17 | C | C | C |  | 1 | 1 |  | 1555 | 1556 | 6900 |  |  | 6900 | 75.13 | 13 | 91840 | 1620 |  | Y | 40 | 35 |  |  | A68404 | 07 |  |  |  | 추창도 | 2 |  |  |  |  | Y |  | 114.15 | 14-3 | 0 | 146.82 | A |  | 1616 | 3 | 0.16 | 1580 | 1 | 74 | 28 | 275 | 4:35 | 15 | 17 | 24 | 0 |  | 0 |  | 900 | N2 | 2021-11-28 23:47 | 2021-11-29 00:32 | 45 | 2021-11-28 23:46 | 45 |  |  |  |  | Y |  |  |  | Y | [5 empty] | 0 | 204.72 | [23 empty] | 0 | 83.84 | A | [9 empty] | 1148 | 611 | 302 | 407 | 0 | 232 | 0 | 851 | 0 | 366 | 0 | 0 | 0 | 29
2021-11-28 | B67717 | 2 | 저탄소 | SCMH1MD |  | Al 탈산 | B | 36 | 48 | 51300 | 74 | C | C | C |  | 1 | 1 |  | 1555 | 1557 | 6700 |  |  | 6700 | 64.91 | 12 | 103212 | 1622 |  | Y | 43 | 34 |  |  | A68405 | 06 |  |  |  | 추창도 | 2 |  |  |  |  | Y |  | 111.85 | 13-7 | 0 | 213.38 | A |  | 1614 | 3 | 0.18 | 1583 | 1 | 77 | 28 | 330 | 5:30 | 15 | 16 | 25 | 0 |  | 0 |  | 800 | N2 | 2021-11-29 00:46 | 2021-11-29 01:40 | 54 | 2021-11-29 00:45 | 55 |  |  |  |  | Y |  |  |  | Y | [5 empty] | 0 | 176.26 | [23 empty] | 0 | 92.51 | A | [9 empty] | 1413 | 441 | 0 | 554 | 0 | 288 | 0 | 601 | 0 | 208 | 0 | 0 | 0 | 30
2021-11-28 | B67718 | 2 | 저탄소 | SCMH1MD | 잔강최소화전 | Al 탈산 | B | 5 | 38 | 51800 | 86.65 | C | C | C |  | 1 | 1 |  | 1555 | 1560 | 7000 |  |  | 7000 | 64.4 | 14 | 108698 | 1624 |  | Y | 49 | 29 |  |  | B67715 | 05 |  |  |  | 추창도 | 2 |  |  |  |  | Y |  |  |  | 0 | 174.7 | A |  | 1620 | 3 | 0.17 | 1585 | 0.92 | 79 | 31 | 332 | 5:32 | 15 | 16 | 26 | 0 |  | 0 |  | 900 | N2 | 2021-11-29 01:55 | 2021-11-29 02:42 | 47 | 2021-11-29 01:54 | 47 |  |  |  |  | Y |  |  |  | Y | [5 empty] | 0 | 228.26 | [23 empty] | 3.4 | 101.6 | A | [9 empty] | 1527 | 281 | 0 | 295 | 0 | 286 | 0 | 1000 | 0 | 513 | 0 | 0 | 57 | 37
2021-11-28 | B67719 | 2 | 저탄소 | SCM420HM4 | 잔강최소화 | Al 탈산 | B | 16 | 64 | 51700 | 89.48 | C | C | C |  | 1 | 1 |  | 1555 | 1518 | 8000 |  |  | 8000 | 89.09 | 15 | 89800 | 1631 |  | Y | 50 | 39 |  |  | B67716 | 05 |  |  |  | 추창도 | 2 |  |  |  |  | Y |  | 106.9 | 12-8 | 0 | 221.88 | A |  | 1622 | 3 | 0.17 | 1594 | 0.72 | 84 | 22 | 328 | 5:28 | 18 | 18 | 27 | 0 |  | 0 |  | 850 | N2 | 2021-11-29 03:18 | 2021-11-29 04:00 | 42 | 2021-11-29 03:17 | 43 |  |  |  |  | Y |  |  |  | Y | [5 empty] | 0 | 249.88 | [23 empty] | 3.4 | 114.91 | A | [9 empty] | 795 | 800 | 0 | 0 | 0 | 226 | 0 | 1002 | 0 | 307 | 0 | 0 | 0 | 17
2021-11-28 | B67720 | 2 | 저탄소 | SCM420HM4 |  | Al 탈산 | B | 11 | 34 | 52500 | 77.8 | C | C | C |  | 1 | 1 |  | 1555 | 1533 | 7100 |  |  | 7100 | 73.5 | 17 | 96594 | 1622 |  | Y | 45 | 35 |  |  | B67717 | 05 |  |  |  | 추창도 | 2 |  |  |  |  | Y |  | 107.8 | 13-6 | 0.44 | 142.4 | A |  | 1617 | 3 | 0.18 | 1585 | 0.97 | 75 | 34 | 320 | 5:20 | 18 | 19 | 28 | 0 |  | 0 |  | 900 | N2 | 2021-11-29 04:19 | 2021-11-29 04:56 | 37 | 2021-11-29 04:19 | 37 |  |  |  |  | Y |  |  |  | Y | [5 empty] | 0 | 220.18 | [23 empty] | 3.4 | 136.65 | A | [9 empty] | 814 | 788 | 0 | 9 | 0 | 275 | 0 | 1199 | 0 | 462 | 0 | 0 | 55 | 35
2021-11-28 | B67721 | 2 | 저탄소 | SCM420HM4 | 연주종료 | Al 탈산 | B | 36 | 49 | 50900 | 79.9 | C | C | C |  | 1 | 1 |  | 1555 | 1569 | 5900 |  |  | 5900 | 58.29 | 13 | 101218 | 1627 |  | Y | 40 | 30 |  |  | B67718 | 05 |  |  |  | 추창도 | 2 |  |  |  |  | Y |  | 106.4 | 13-1 | 0.02 | 124.97 | A |  | 1617 | 3 | 0.21 | 1583 | 0.85 | 73 | 31 | 340 | 5:40 | 18 | 18 | 29 | 0 |  | 0 |  | 900 | N2 | 2021-11-29 05:23 | 2021-11-29 05:57 | 35 | 2021-11-29 05:22 | 36 |  |  |  |  | Y |  |  |  | Y | [5 empty] | 0 | 246.7 | [23 empty] | 3.4 | 153.61 | A | [9 empty] | 973 | 681 | 0 | 24 | 0 | 223 | 0 | 853 | 0 | 207 | 0 | 0 | 82 | 29
2021-11-28 | B67722 | 2 | 저탄소 | SCM415C2 |  | Al 탈산 | I | 5 | 39 | 51800 | 95.3 | C | C |  | D | 1 |  | 1 | 1560 | 1623 | 6700 |  |  | 6700 | 72.2 | 16 | 92800 | 1679 |  | INGOT | 42 | 36 | [7 empty] | 추창도 | [5 empty] | Y |  |  |  | 111.09 | 4.22 | A |  | 1675 | 1 | 0.42 | 1604 | 1.52 | 88 |  | 417 | 6:57 | 20 | 21 | 0 | 45 |  | 206.81 | 0 | 0 | N2 | 2021-11-29 06:37 |  | 17 | 2021-11-29 06:25 | [5 empty] | Y | [7 empty] | 2 | 4 | 0.17 | 50.6 | [16 empty] | 0.9 |  | 0.9 |  |  |  |  | 0.23 | 0.23 | A | [9 empty] | 1226 | 103 | 0 | 17 | 0 | 360 | 0 | 1009 | 0 | 405 | 0 | 0 | 0 | 0
2021-11-29 | B67723 | 2 | 저탄소 | 18CRNIMO7HI |  | Al 탈산 | I | 16 | 65 | 51150 | 134.88 | D | D |  | D | 1 |  | 1 | 1560 | 1579 | 10800 |  |  | 10800 | 112.5 | 20 | 96000 | 1680 | 363 | INGOT | 67 | 53 |  |  | B67721 | 05 |  |  |  | 이기호 |  |  |  | Y |  |  |  | 97.85 | 11-9 | 0 | 195.98 | A |  | 1659 | 1 | 0.31 | 1586 | 1.26 | 80 |  | 397 | 6:37 | 25 | 26 | 0 | 46 |  | 138.83 | 0 | 0 | N2 | 2021-11-29 08:26 |  | 24 | 2021-11-29 08:08 | [5 empty] | Y | [7 empty] | 2 | 4.5 | 0 | 41.63 | [16 empty] | 0.7 |  | 0.8 |  |  |  |  | 0.2 | 0.2 | B | [9 empty] | 834 | 1536 | 0 | 71 | 0 | 266 | 0 | 1600 | 0 | 210 | 0 | 0 | 248 | 0
2021-11-29 | B67724 | 2 | 저탄소 | SCM420C2 |  | Al 탈산 | I | 11 | 35 | 52750 | 110.92 | D | D |  | D | 1 |  | 1 | 1560 | 1566 | 9700 |  |  | 9700 | 97.98 | 9 | 99000 | 1692 |  | INGOT | 53 | 48 |  |  | B67722 | 05 |  |  |  | 김규완 |  |  |  | Y |  | Y |  | 107.35 | 13-5 | 0 | 144.99 | A |  | 1685 | 1 | 0.32 | 1605 | 1.66 | 93 |  | 295 | 4:55 | 20 | 25 | 0 | 47 | 60 | 140.63 | 0 | 0 | N2 | 2021-11-29 09:25 |  | 27 | 2021-11-29 09:12 | [5 empty] | Y | [7 empty] | 2 | 3.5 | 0 | 42.13 | [16 empty] | 0.9 |  | 0.5 |  |  |  |  | 0.28 | 0.28 | A | [9 empty] | 1300 | 0 | 0 | 37 | 0 | 200 | 0 | 801 | 0 | 203 | 0 | 0 | 57 | 0
2021-11-29 | B67725 | 2 | 저탄소 | AE8620HT | 연주시작 | Al 탈산 | B | 36 | 50 | 51250 | 84.75 | D | D | D |  | 1 | 1 |  | 1555 | 1588 | 6300 |  |  | 6300 | 64.92 | 15 | 97040 | 1667 |  | Y | 38 | 33 | [7 empty] | 김규완 | 2 | [6 empty] | 97.5 | 12-2 | 0 | 112.5 | A |  | 1671 | 3 | 0.17 | 1625 | 1 | 117 | 50 | 469 | 7:49 | 18 | 22 | 30 | 0 |  | 0 |  | 999 | N2 | 2021-11-29 10:06 | 2021-11-29 10:30 | 27 | 2021-11-29 10:04 | 29 |  |  |  |  | Y |  |  |  | Y | [5 empty] | 0 | 273.58 | [19 empty] | 2.14 |  |  |  | 0 | 0 | A | [9 empty] | 678 | 0 | 0 | 29 | 0 | 267 | 0 | 703 | 0 | 204 | 0 | 0 | 52 | 52 |  |  |  |  | 1
2021-11-29 | B67726 | 2 | 저탄소 | AE8620HT |  | Al 탈산 | B | 5 | 40 | 51600 | 82 | D | D | D |  | 1 | 1 |  | 1555 | 1545 | 6300 |  |  | 6300 | 64.38 | 14 | 97853 | 1629 |  | Y | 36 | 32 |  |  | B67723 | 03 |  |  |  | 김규완 | 2 |  | Y |  |  | Y |  |  |  | 0 | 118.35 | A |  | 1611 | 3 | 0.18 | 1576 | 0.8 | 68 | 28 | 328 | 5:28 | 18 | 19 | 31 | 0 |  | 0 |  | 999 | N2 | 2021-11-29 11:03 | 2021-11-29 11:35 | 31 | 2021-11-29 11:01 | 33 |  |  |  |  | Y |  |  |  | Y | [5 empty] | 0 | 265.44 | [23 empty] | 0.01 | 0 | A | [9 empty] | 619 | 27 | 0 | 27 | 0 | 279 | 0 | 706 | 0 | 210 | 0 | 0 | 36 | 30
2021-11-29 | B67727 | 2 | 저탄소 | AE8620HT |  | Al 탈산 | B | 19 | 12 | 53400 | 79.45 | D | D | D |  | 1 | 1 |  | 1555 | 1571 | 6300 |  |  | 6300 | 63.75 | 13 | 98825 | 1638 |  | Y | 39 | 35 |  |  | B67724 | 06 |  |  |  | 김규완 | 2 | [6 empty] | 102.5 | 13-5 | 0 | 109.15 | A |  | 1630 | 3 | 0.17 | 1584 | 1.18 | 76 | 18 | 352 | 5:52 | 18 | 18 | 32 | 0 |  | 0 |  | 999 | N2 | 2021-11-29 12:03 | 2021-11-29 12:38 | 35 | 2021-11-29 12:01 | 37 |  |  |  |  | Y |  |  |  | Y | [5 empty] | 0 | 243.14 | [23 empty] | 0 | 0 | A | [9 empty] | 725 | 0 | 0 | 0 | 0 | 284 | 0 | 704 | 0 | 202 | 0 | 0 | 0 | 9
2021-11-29 | B67728 | 2 | 저탄소 | AE8620HT |  | Al 탈산 | B | 11 | 36 | 53100 | 72.8 | D | D | D |  | 1 | 1 |  | 1555 | 1538 | 6500 |  |  | 6500 | 70.5 | 12 | 92202 | 1626 |  | Y | 36 | 34 |  |  | B67725 | 05 |  |  |  | 김규완 | 2 |  | Y |  |  | Y |  | 110.25 | 13-8 | 0 | 141.86 | A |  | 1626 | 3 | 0.17 | 1596 | 0.91 | 88 | 35 | 306 | 5:06 | 18 | 19 | 33 | 0 |  | 0 |  | 999 | N2 | 2021-11-29 13:13 | 2021-11-29 13:44 | 31 | 2021-11-29 13:10 | 34 |  |  |  |  | Y |  |  |  | Y | [5 empty] | 0 | 206.12 | [23 empty] | 0.03 | 0 | A | [9 empty] | 595 | 0 | 483 | 0 | 0 | 269 | 0 | 696 | 0 | 208 | 0 | 0 | 26 | 10
2021-11-29 | B67729 | 2 | 저탄소 | AE8620HT |  | Al 탈산 | B | 36 | 51 | 50200 | 80.05 | D | D | B |  | 1 | 1 |  | 1555 | 1533 | 6700 |  |  | 6700 | 73.79 | 12 | 90801 | 1589 |  | Y | 41 | 36 |  |  | B67726 | 05 |  |  |  | 김규완 | 2 |  | Y |  |  |  |  | 103.65 | 12-8 | 0 | 262.55 | A |  | 1637 | 3 | 0.19 | 1597 | 1 | 89 | 41 | 370 | 6:10 | 18 | 18 | 34 | 0 |  | 0 |  | 700 | N2 | 2021-11-29 14:16 | 2021-11-29 14:55 | 39 | 2021-11-29 14:16 | 39 |  |  |  |  | Y |  |  |  | Y | [5 empty] | 0 | 216.77 | [23 empty] | 0.03 | 0 | A | [9 empty] | 622 | 9 | 405 | 24 | 0 | 262 | 0 | 701 | 0 | 204 | 0 | 0 | 0 | 25
2021-11-29 | B67730 | 2 | 저탄소 | AE8620HT |  | Al 탈산 | B | 5 | 41 | 51200 | 71.98 | B | B | B |  | 1 | 1 |  | 1555 | 1540 | 5500 |  |  | 5500 | 60.44 | 12 | 91002 | 1626 |  | Y | 40 | 29 |  |  | B67727 | 07 |  |  |  | 임승우 | 2 |  |  | Y | [5 empty] | 0 | 170.5 | A |  | 1618 | 3 | 0.19 | 1585 | 1.18 | 77 | 25 | 265 | 4:25 | 18 | 18 | 35 | 0 |  | 0 |  | 700 | N2 | 2021-11-29 15:13 | 2021-11-29 15:58 | 45 | 2021-11-29 15:11 | 47 |  |  |  |  | Y |  |  |  | Y | [5 empty] | 0 | 161.85 | [23 empty] | 0.01 | 0 | A | [9 empty] | 499 | 14 | 263 | 11 | 0 | 196 | 0 | 722 | 0 | 206 | 0 | 0 | 0 | 47 |  |  | 4
2021-11-29 | B67731 | 2 | 저탄소 | AE8620HT |  | Al 탈산 | B | 19 | 13 | 53600 | 79.47 | B | B | B |  | 1 | 1 |  | 1555 | 1568 | 5700 |  |  | 5700 | 59.93 | 12 | 95106 | 1618 |  | Y | 43 | 31 |  |  | B67728 | 08 |  |  |  | 임승우 | 2 |  |  | Y |  | N |  | 107.9 | 14-1 | 0.01 | 125.09 | A |  | 1621 | 3 | 0.18 | 1576 | 1.25 | 68 | 17 | 274 | 4:34 | 18 | 20 | 36 | 0 |  | 0 |  | 700 | N2 | 2021-11-29 16:18 | 2021-11-29 17:02 | 44 | 2021-11-29 16:16 | 46 |  |  |  |  | Y |  |  |  | Y | [5 empty] | 0 | 209.28 | [23 empty] | 0.01 | 0 | A | [9 empty] | 665 | 0 | 661 | 30 | 0 | 273 | 0 | 854 | 0 | 0 | 0 | 0 | 0 | 32 |  |  | 4
2021-11-29 | B67732 | 2 | 저탄소 | AE8620HT |  | Al 탈산 | B | 11 | 37 | 51900 | 74.62 | B | B | B |  | 1 | 1 |  | 1555 | 1525 | 6200 |  |  | 6200 | 58.38 | 16 | 106208 | 1623 |  | Y | 40 | 32 |  |  | B67729 | 07 |  |  |  | 임승우 | 2 |  | Y |  |  |  |  | 100.3 | 12-7 | 0 | 108.43 | A |  | 1623 | 3 | 0.18 | 1584 | 1.18 | 76 | 21 | 254 | 4:14 | 18 | 18 | 37 | 0 |  | 0 |  | 700 | N2 | 2021-11-29 17:30 | 2021-11-29 18:06 | 37 | 2021-11-29 17:27 | 39 |  |  |  |  | Y |  |  |  | Y | [5 empty] | 0 | 188.84 | [23 empty] | 1.53 | 0 | A | [9 empty] | 599 | 19 | 93 | 0 | 0 | 245 | 0 | 708 | 0 | 0 | 0 | 0 | 52 | 41
2021-11-29 | B67733 | 2 | 저탄소 | SNCM21 | 유사강종연연주 | Al 탈산 | B | 36 | 52 | 50700 | 76.5 | B | B | B |  | 1 | 1 |  | 1555 | 1540 | 6000 |  |  | 6000 | 63.84 | 12 | 93991 | 1629 |  | Y | 40 | 31 |  |  | B67730 | 07 |  |  |  | 임승우 | 2 |  |  | Y |  |  |  | 101.7 | 12-5 | 0 | 167.96 | A |  | 1622 | 3 | 0.19 | 1586 | 1 | 76 | 29 | 271 | 4:31 | 18 | 18 | 38 | 0 |  | 0 |  | 450 | N2 | 2021-11-29 18:28 | 2021-11-29 19:12 | 44 | 2021-11-29 18:27 | 45 |  |  |  |  | N |  |  |  | Y | [5 empty] | 0 | 193.41 | [23 empty] | 2.79 | 0 | A | [9 empty] | 403 | 0 | 0 | 0 | 0 | 219 | 0 | 1060 | 0 | 308 | 0 | 0 | 129 | 0
2021-11-29 | B67734 | 2 | 저탄소 | SNCM21 | TUNDISH교체전 | Al 탈산 | B | 5 | 42 | 51500 | 86.8 | B | B | B |  | 1 | 1 |  | 1555 | 1521 | 7700 |  |  | 7700 | 75.79 | 14 | 101592 | 1625 |  | Y | 50 | 40 |  |  | B67731 | 07 |  |  |  | 임승우 | 2 |  |  | Y | [5 empty] | 0 | 224.4 | A |  | 1625 | 3 | 0.19 | 1596 | 0.81 | 86 | 35 | 300 | 5:00 | 18 | 18 | 39 | 0 |  | 0 |  | 450 | N2 | 2021-11-29 19:35 | 2021-11-29 20:19 | 44 | 2021-11-29 19:33 | 46 |  |  |  |  | N |  |  |  | Y | [5 empty] | 0 | 188.5 | [23 empty] | 4.22 | 0 | A | [9 empty] | 456 | 0 | 346 | 10 | 0 | 305 | 0 | 751 | 0 | 0 | 0 | 0 | 77 | 0
2021-11-29 | B67735 | 2 | 중탄소 | AE1038M2 | TUNDISH교체 | Al 탈산 | B | 19 | 14 | 53500 | 108.13 | B | B | B |  | 1 | 1 |  | 1540 | 1559 | 6600 |  |  | 6600 | 68.68 | 12 | 96102 | 1636 |  | Y | 53 | 37 | [7 empty] | 임승우 | 2 |  |  | Y |  |  |  | 103.6 | 13-6 | 0.01 | 149.24 | A |  | 1637 | 3 | 0.18 | 1590 | 0.98 | 93 | 34 | 414 | 6:54 | 15 | 19 | 40 | 0 |  | 0 |  | 450 | N2 | 2021-11-29 21:00 | 2021-11-29 21:53 | 53 | 2021-11-29 20:53 | 61 |  |  |  |  | Y |  |  |  | Y | [5 empty] | 0 | 261.08 | [19 empty] | 1.83 |  |  |  | 6.06 | 0 | B | [9 empty] | 0 | 0 | 279 | 0 | 0 | 241 | 0 | 725 | 0 | 0 | 0 | 0 | 47 | 0 |  |  |  |  | 1
2021-11-29 | B67736 | 2 | 중탄소 | AE1038M2 |  | Al 탈산 | B | 11 | 38 | 52000 | 98.93 | B | B | C |  | 1 | 1 |  | 1540 | 1519 | 6700 |  |  | 6700 | 72.68 | 12 | 92184 | 1624 |  | Y | 43 | 37 | [7 empty] | 임승우 | 2 | [6 empty] | 100.9 | 12-7 | 0 | 194.15 | A |  | 1602 | 3 | 0.18 | 1574 | 0.52 | 77 | 29 | 272 | 4:32 | 15 | 16 | 41 | 0 |  | 0 |  | 900 | N2 | 2021-11-29 22:08 | 2021-11-29 22:54 | 47 | 2021-11-29 22:05 | 49 |  |  |  |  | Y |  |  |  | Y | [5 empty] | 0 | 352.09 | [23 empty] | 5.67 | 0 | A | [9 empty] | 0 | 0 | 207 | 64 | 0 | 193 | 0 | 853 | 0 | 0 | 0 | 0 | 35 | 31 |  |  | 7
2021-11-29 | B67737 | 2 | 중탄소 | AE1038M2 |  | Al 탈산 | B | 36 | 53 | 50500 | 110.4 | B | C | C |  | 1 | 1 |  | 1540 | 1553 | 5400 |  |  | 5400 | 57.11 | 12 | 94560 | 1612 |  | Y | 58 | 32 | [7 empty] | 임승우 | 2 | [8 empty] | 0 | 201.28 | A |  | 1611 | 3 | 0.21 | 1570 | 0.8 | 73 | 37 | 300 | 5:00 | 15 | 15 | 42 | 0 |  | 0 |  | 900 | N2 | 2021-11-29 23:16 | 2021-11-29 23:53 | 37 | 2021-11-29 23:14 | 39 |  |  |  |  | Y |  |  |  | Y | [5 empty] | 0 | 336.97 | [23 empty] | 44.72 | 0 | A | [9 empty] | 0 | 0 | 304 | 30 | 0 | 200 | 0 | 595 | 0 | 0 | 0 | 0 | 36 | 80
2021-11-29 | B67738 | 2 | 중탄소 | AE1038M2 |  | Al 탈산 | B | 5 | 43 | 51300 | 96.92 | C | C | C |  | 1 | 1 |  | 1540 | 1564 | 6200 |  |  | 6200 | 65.57 | 12 | 94560 | 1629 |  | Y | 52 | 36 |  |  | B67735 | 05 |  |  |  | 추창도 | 2 |  |  |  |  | Y |  |  |  | 0 | 171.98 | A |  | 1604 | 3 | 0.18 | 1577 | 0.73 | 80 | 38 | 297 | 4:57 | 15 | 15 | 43 | 0 |  | 0 |  | 900 | N2 | 2021-11-30 00:24 | 2021-11-30 00:54 | 30 | 2021-11-30 00:22 | 32 |  |  |  |  | Y |  |  |  | Y | [5 empty] | 0 | 277.02 | [23 empty] | 63.97 | 0 | A | [9 empty] | 0 | 0 | 209 | 0 | 0 | 175 | 0 | 707 | 0 | 414 | 0 | 0 | 49 | 51
2021-11-29 | B67739 | 2 | 중탄소 | AE1038M2 | 잔강최소화전 | Al 탈산 | B | 19 | 15 | 53200 | 76.88 | C | C | C |  | 1 | 1 |  | 1540 | 1543 | 5200 |  |  | 5200 | 56.15 | 14 | 92606 | 1604 |  | Y | 44 | 30 |  |  | B67736 | 05 |  |  |  | 추창도 | 2 |  |  |  |  | Y |  | 105.65 | 13-8 | 0 | 105.27 | A |  | 1603 | 3 | 0.18 | 1568 | 1.09 | 71 | 32 | 311 | 5:11 | 15 | 15 | 44 | 0 |  | 0 |  | 900 | N2 | 2021-11-30 01:32 | 2021-11-30 01:56 | 24 | 2021-11-30 01:30 | 26 |  |  |  |  | Y |  |  |  | Y | [5 empty] | 0.19 | 239.29 | [23 empty] | 20.87 | 0 | A | [9 empty] | 0 | 0 | 251 | 25 | 0 | 194 | 0 | 747 | 0 | 360 | 0 | 0 | 30 | 30
2021-11-29 | B67740 | 2 | 저탄소 | AE1018M2 | 잔강최소화 | Al 탈산 | B | 11 | 39 | 52000 | 67.1 | C | C | C |  | 1 | 1 |  | 1555 | 1570 | 4800 |  |  | 4800 | 48.03 | 17 | 99944 | 1638 |  | Y | 37 | 27 |  |  | B67738 | 05 |  |  |  | 추창도 | 2 |  |  |  |  | Y |  | 100 | 12-6 | 95.92 | 12.48 | A |  | 1631 | 3 | 0.18 | 1593 | 1.27 | 78 | 8 | 271 | 4:31 | 15 | 18 | 45 | 0 |  | 0 |  | 800 | AR | 2021-11-30 02:24 | 2021-11-30 03:02 | 52 | 2021-11-30 02:23 | 53 |  |  |  |  | N |  |  |  | Y | [5 empty] | 138.49 | 38.13 | [23 empty] | 44.72 | 3.43 | A | [9 empty] | 0 | 0 | 703 | 16 | 0 | 255 | 0 | 803 | 0 | 566 | 0 | 0 | 0 | 24
2021-11-29 | B67741 | 2 | 저탄소 | AE1018M2 |  | Al 탈산 | B | 36 | 54 | 50900 | 61.37 | C | C | C |  | 1 | 1 |  | 1555 | 1578 | 3900 |  |  | 3900 | 40.57 | 15 | 96134 | 1624 |  | Y | 34 | 23 |  |  | B67738 | 05 |  |  |  | 추창도 | 2 |  | Y |  |  | Y |  | 100.5 | 12-4 | 96.09 | 0 | A |  | 1618 | 3 | 0.21 | 1587 | 1.19 | 72 | 28 | 255 | 4:15 | 15 | 16 | 46 | 0 |  | 0 |  | 500 | AR | 2021-11-30 03:18 | 2021-11-30 04:09 | 51 | 2021-11-30 03:16 | 52 |  |  |  |  | N |  |  |  | Y | [5 empty] | 101.4 | 31.71 | [23 empty] | 57.86 | 3.43 | A | [9 empty] | 0 | 0 | 762 | 19 | 0 | 290 | 0 | 802 | 0 | 359 | 0 | 0 | 0 | 20
2021-11-29 | B67742 | 2 | 저탄소 | AE1018M2 |  | Al 탈산 | B | 5 | 44 | 51600 | 68.88 | C | C | C |  | 1 | 1 |  | 1555 | 1573 | 4200 |  |  | 4200 | 49.15 | 12 | 85452 | 1615 |  | Y | 36 | 24 |  |  | B67739 | 05 |  |  |  | 추창도 | 2 |  | Y |  |  | Y |  |  |  | 118.09 | 0 | A |  | 1617 | 3 | 0.21 | 1580 | 1.12 | 65 | 24 | 271 | 4:31 | 15 | 15 | 47 | 0 |  | 0 |  | 500 | AR | 2021-11-30 04:25 | 2021-11-30 05:07 | 42 | 2021-11-30 04:24 | 43 |  |  |  |  | N |  |  |  | Y | [5 empty] | 101.57 | 73.18 | [23 empty] | 67.43 | 5.4 | A | [9 empty] | 0 | 0 | 743 | 27 | 0 | 329 | 0 | 999 | 0 | 410 | 0 | 0 | 0 | 9
2021-11-29 | B67743 | 2 | 저탄소 | AE1018M2 |  | Al 탈산 | B | 19 | 16 | 53600 | 66.7 | C | C | C |  | 1 | 1 |  | 1555 | 1555 | 4800 |  |  | 4800 | 55.03 | 11 | 87232 | 1617 |  | Y | 34 | 27 | [7 empty] | 추창도 | 2 |  |  |  |  | Y |  | 101.35 | 13-3 | 71.84 | 0 | A |  | 1612 | 3 | 0.17 | 1581 | 0.97 | 66 | 19 | 265 | 4:25 | 15 | 15 | 48 | 0 |  | 0 |  | 500 | AR | 2021-11-30 05:28 | 2021-11-30 06:12 | 43 | 2021-11-30 05:27 | 44 |  |  |  |  | N |  |  |  | Y | [5 empty] | 106.4 | 69.6 | [23 empty] | 67.43 | 10.21 | A | [9 empty] | 0 | 0 | 500 | 0 | 0 | 274 | 0 | 801 | 0 | 403 | 0 | 0 | 0 | 14
2021-11-29 | B67744 | 2 | 저탄소 | AE1018M2 | TUNDISH교체전 | Al 탈산 | B | 11 | 40 | 52000 | 75.57 | C | C | D |  | 1 | 1 |  | 1555 | 1588 | 4200 |  |  | 4200 | 39.77 | 15 | 105605 | 1632 |  | Y | 39 | 26 | [7 empty] | 추창도 | 2 |  |  |  |  | Y |  | 99.65 | 12-6 | 185.13 | 0 | A |  | 1632 | 3 | 0.21 | 1592 | 1.08 | 77 | 30 | 262 | 4:22 | 15 | 15 | 49 | 0 |  | 0 |  | 500 | AR | 2021-11-30 06:32 | 2021-11-30 07:16 | 44 | 2021-11-30 06:32 | 44 |  |  |  |  | N |  |  |  | Y | [5 empty] | 100.92 | 97.89 | [23 empty] | 67.43 | 11.54 | A | [9 empty] | 0 | 0 | 0 | 66 | 0 | 369 | 0 | 853 | 0 | 411 | 0 | 0 | 0 | 44
2021-11-30 | B67745 | 2 | 중탄소 | SM45C | 교체연주종료 | Si 탈산 | B | 36 | 55 | 50900 | 83.08 | D | D | D |  | 1 | 1 |  | 1540 | 1542 | 6900 |  |  | 6900 | 82.65 | 12 | 83488 | 1622 |  | Y | 45 | 42 | [7 empty] | 이기호 | 2 |  |  |  |  | Y |  | 96.4 | 11-9 | 13.17 | 225.86 | A |  | 1633 | 3 | 0.2 | 1596 | 0.95 | 103 | 41 | 290 | 4:50 | 15 | 21 | 50 | 0 |  | 0 |  | 600 | N2 | 2021-11-30 07:46 | 2021-11-30 08:42 | 59 | 2021-11-30 07:45 | 60 |  |  |  |  | N |  |  |  | Y | [5 empty] | 0 | 235.83 | [19 empty] | 1.51 |  |  |  | 68.39 | 12.52 | A | [9 empty] | 0 | 0 | 222 | 0 | 0 | 213 | 0 | 852 | 0 | 204 | 0 | 0 | 0 | 27
2021-11-30 | B67746 | 2 | 중탄소 | SM45CI |  | Al 탈산 | I | 19 | 18 | 51300 | 117.02 | D | D |  | B | 3 |  | 1 | 1560 | 1618 | 3500 | 4400 | 4400 | 12300 | 137.28 | 18 | 89600 | 1658 |  | INGOT | 44 | 19 |  | Y | [5 empty] | 김규완 | 2 | [6 empty] | 99.05 | 12-10 | 41.83 | 0 | A |  | 1632 | 1 | 0.42 | 1567 | 0 | 74 |  | 315 | 5:15 | 20 | 21 | 0 | 52 |  | 61.26 | 0 | 0 | AR | 2021-11-30 14:20 |  | 19 | 2021-11-30 14:00 | [5 empty] | N |  |  |  | Y | [5 empty] | 19.03 | 0 | [16 empty] | 0.7 |  | 1 |  |  |  |  | 0 | 0 | A | [9 empty] | 0 | 0 | 0 | 22 | 0 | 234 | 0 | 1143 | 0 | 205 | 0 | 0 | 94 | 39
2021-11-30 | B67747 | 2 | 중탄소 | SM45CI |  | Al 탈산 | I | 11 | 42 | 53500 | 111.48 | D | D |  | D | 2 |  | 2 | 1560 | 1508 | 7600 | 5100 |  | 12700 | 141.74 | 18 | 89600 | 1648 |  | INGOT | 58 | 36 |  | Y | [5 empty] | 김규완 | 2 |  |  |  |  | Y |  | 94.8 | 11-10 | 108.51 | 0 | A |  | 1641 | 1 | 0.49 | 1571 | 1.57 | 78 |  | 239 | 3:59 | 20 | 21 | 0 | 52 | 150 | 64.54 | 0 | 0 | AR | 2021-11-30 13:15 |  | 23 | 2021-11-30 13:04 | [5 empty] | N | [7 empty] | 2 | 4.5 | 17.38 | 0 | [18 empty] | 0.7 |  |  |  |  | 0.08 | 0.08 | A | [9 empty] | 0 | 0 | 228 | 28 | 0 | 218 | 0 | 1199 | 0 | 412 | 0 | 0 | 100 | 0
2021-11-30 | B67748 | 2 | 중탄소 | SCM440I |  | Al 탈산 | I | 38 | 69 | 52500 | 142.75 | D | D |  | D | 1 |  | 1 | 1560 | 1548 | 11500 |  |  | 11500 | 121.31 | 6 | 94800 | 1644 |  | INGOT | 91 | 61 | I/C 3 t잔강 받을곳 없어 pot에 버림 | [6 empty] | 김규완 | 2 | [8 empty] | 34.14 | 221.85 | A |  | 1646 | 1 | 0.56 | 1575 | 1.69 | 80 |  | 393 | 6:33 | 20 | 21 | 0 | 52 | 85 | 81.73 | 0 | 0 | AR | 2021-11-30 12:15 |  | 28 | 2021-11-30 12:05 | [5 empty] | Y | [8 empty] | 4 | 22.15 | 0 | [18 empty] | 0.8 |  |  |  |  | 0 | 0 | A | [9 empty] | 1402 | 0 | 209 | 50 | 0 | 119 | 0 | 997 | 0 | 204 | 0 | 0 | 196 | 68
2021-11-30 | B67749 | 2 | 중탄소 | SM45C | 연주시작 | Si 탈산 | B | 5 | 46 | 50900 | 123.58 | B | B | B |  | 1 | 1 |  | 1540 | 1543 | 6300 |  |  | 6300 | 66.62 | 12 | 94572 | 1642 | 729 | Y | 42 | 34 | [7 empty] | 임승우 | 2 | [8 empty] | 0 | 211.4 | A |  | 1642 | 3 | 0.2 | 1571 | 1.65 | 78 | 42 | 359 | 5:59 | 15 | 20 | 52 | 0 |  | 0 |  | 400 | N2 | 2021-11-30 17:54 | 2021-11-30 18:08 | 14 | 2021-11-30 17:15 | 53 |  |  |  |  | N |  |  |  | Y | [5 empty] | 0 | 238.15 | [19 empty] | 2.03 |  |  |  | 130.6 | 23.55 | A | [9 empty] | 0 | 0 | 157 | 0 | 0 | 184 | 0 | 1246 | 0 | 512 | 0 | 0 | 165 | 0 |  |  |  |  | 1
2021-11-30 | B67750 | 2 | 중탄소 | SM45C |  | Si 탈산 | B | 11 | 43 | 51700 | 87.95 | B | B | B |  | 1 | 1 |  | 1540 | 1595 | 5000 |  |  | 5000 | 53.32 | 12 | 93768 | 1615 |  | Y | 53 | 32 | [7 empty] | 임승우 | 2 | [6 empty] | 99.05 | 12-5 | 0.01 | 160.64 | A |  | 1613 | 3 | 0.2 | 1571 | 1.27 | 78 | 32 | 282 | 4:42 | 15 | 15 | 53 | 0 |  | 0 |  | 500 | N2 | 2021-11-30 18:39 | 2021-11-30 19:17 | 39 | 2021-11-30 18:36 | 41 |  |  |  |  | N |  |  |  | Y | [5 empty] | 0 | 187.99 | [23 empty] | 68.3 | 0 | A | [9 empty] | 0 | 0 | 204 | 0 | 0 | 202 | 0 | 803 | 0 | 0 | 0 | 0 | 63 | 16 |  |  | 7
2021-11-30 | B67751 | 2 | 중탄소 | SM45C |  | Si 탈산 | B | 19 | 19 | 52500 | 73.05 | B | B | B |  | 1 | 1 |  | 1540 | 1540 | 4800 |  |  | 4800 | 50.66 | 12 | 94743 | 1615 |  | Y | 40 | 25 | [7 empty] | 임승우 | 2 | [6 empty] | 100.5 | 13-1 | 0.16 | 31.93 | A |  | 1613 | 3 | 0.2 | 1567 | 1.44 | 74 | 32 | 319 | 5:19 | 15 | 15 | 54 | 0 |  | 0 |  | 500 | N2 | 2021-11-30 19:43 | 2021-11-30 20:19 | 36 | 2021-11-30 19:41 | 38 |  |  |  |  | N |  |  |  | Y | [5 empty] | 0 | 181.59 | [23 empty] | 59.79 | 0 | A | [9 empty] | 0 | 0 | 135 | 0 | 0 | 246 | 0 | 1061 | 0 | 0 | 0 | 0 | 86 | 22 |  |  | 7
2021-11-30 | B67752 | 2 | 중탄소 | SM45C |  | Si 탈산 | B | 36 | 57 | 51500 | 66.48 | B | B | B |  | 1 | 1 |  | 1540 | 1546 | 5300 |  |  | 5300 | 56.06 | 13 | 94547 | 1607 |  | Y | 38 | 29 | [7 empty] | 임승우 | 2 | [6 empty] | 97.25 | 11-10 | 0.09 | 37.83 | A |  | 1596 | 3 | 0.2 | 1556 | 1.43 | 63 | 14 | 258 | 4:18 | 15 | 15 | 55 | 0 |  | 0 |  | 500 | N2 | 2021-11-30 20:36 | 2021-11-30 21:26 | 49 | 2021-11-30 20:34 | 52 |  |  |  |  | N |  |  |  | Y | [5 empty] | 0 | 155.42 | [23 empty] | 0.02 | 0 | A | [9 empty] | 0 | 0 | 0 | 0 | 0 | 210 | 0 | 949 | 0 | 0 | 0 | 0 | 100 | 7 |  |  | 4
2021-11-30 | B67753 | 2 | 중탄소 | SM45C |  | Si 탈산 | B | 5 | 47 | 50900 | 83.55 | B | B | B |  | 1 | 1 |  | 1540 | 1558 | 5100 |  |  | 5100 | 55.83 | 12 | 91350 | 1619 |  | Y | 40 | 30 | [7 empty] | 임승우 | 2 | [6 empty] | 0 | 10-1 | 0 | 166.47 | A |  | 1605 | 3 | 0.21 | 1559 | 1.07 | 66 | 27 | 273 | 4:33 | 15 | 19 | 56 | 0 |  | 0 |  | 1100 | N2 | 2021-11-30 21:54 | 2021-11-30 22:32 | 38 | 2021-11-30 21:53 | 39 |  |  |  |  | N |  |  |  | Y | [5 empty] | 0 | 312.59 | [23 empty] | 12.41 | 0 | A | [9 empty] | 0 | 0 | 189 | 21 | 0 | 204 | 0 | 951 | 0 | 0 | 0 | 0 | 104 | 21
2021-11-30 | B67754 | 2 | 중탄소 | SM45C |  | Si 탈산 | B | 11 | 44 | 51600 | 71.85 | B | C | C |  | 1 | 1 |  | 1540 | 1555 | 4700 |  |  | 4700 | 49.84 | 12 | 94304 | 1607 |  | Y | 39 | 26 | [7 empty] | 임승우 | 2 | [6 empty] | 96.7 | 12-2 | 0 | 204.19 | A |  | 1596 | 3 | 0.18 | 1565 | 0.94 | 72 | 26 | 284 | 4:44 | 15 | 16 | 57 | 0 |  | 0 |  | 500 | N2 | 2021-11-30 22:47 | 2021-11-30 23:38 | 51 | 2021-11-30 22:46 | 52 |  |  |  |  | N |  |  |  | Y | [5 empty] | 0 | 154.19 | [23 empty] | 25.13 | 0 | A | [9 empty] | 0 | 0 | 0 | 20 | 0 | 196 | 0 | 798 | 0 | 104 | 0 | 0 | 105 | 25
2021-11-30 | B67755 | 2 | 중탄소 | SM45C |  | Si 탈산 | B | 19 | 20 | 53100 | 82.45 | C | C | C |  | 1 | 1 |  | 1540 | 1523 | 5800 |  |  | 5800 | 59.36 | 13 | 97702 | 1604 |  | Y | 48 | 33 | [7 empty] | 추창도 | 2 |  |  |  |  | Y |  | 96.4 | 12-7 | 0 | 164.29 | A |  | 1603 | 3 | 0.19 | 1563 | 1.18 | 70 | 27 | 261 | 4:21 | 15 | 15 | 58 | 0 |  | 0 |  | 500 | N2 | 2021-11-30 23:57 | 2021-12-01 00:42 | 46 | 2021-11-30 23:56 | 46 |  |  |  |  | N |  |  |  | Y | [5 empty] | 0 | 183.15 | [23 empty] | 31.27 | 0 | A | [9 empty] | 0 | 0 | 258 | 0 | 0 | 186 | 0 | 707 | 0 | 355 | 0 | 0 | 61 | 25
2021-11-30 | B67756 | 2 | 중탄소 | SM45C | TUNDISH교체전 | Si 탈산 | B | 36 | 58 | 50800 | 76.22 | C | C | C |  | 1 | 1 |  | 1540 | 1529 | 6200 |  |  | 6200 | 59.68 | 14 | 103893 | 1601 | 364 | Y | 44 | 36 | [7 empty] | 추창도 | 2 |  |  |  |  | Y |  | 97.45 | 11-10 | 0 | 210.89 | A |  | 1600 | 3 | 0.2 | 1565 | 1.06 | 72 | 30 | 267 | 4:27 | 15 | 15 | 59 | 0 |  | 0 |  | 500 | N2 | 2021-12-01 01:11 | 2021-12-01 01:43 | 32 | 2021-12-01 01:10 | 33 |  |  |  |  | N |  |  |  | Y | [5 empty] | 0 | 186.45 | [23 empty] | 53.8 | 0 | A | [9 empty] | 0 | 0 | 188 | 0 | 0 | 205 | 0 | 752 | 0 | 405 | 0 | 0 | 67 | 7
2021-11-30 | B67757 | 2 | 고탄소 | AE1055LS | TUNDISH교체 | Al 탈산 | B | 5 | 48 | 51700 | 94.88 | C | C | C |  | 1 | 1 |  | 1530 | 1546 | 7100 |  |  | 7100 | 83.92 | 10 | 84600 | 1623 |  | Y | 50 | 42 | [7 empty] | 추창도 | 2 |  |  |  |  | Y |  |  |  | 0 | 313.09 | A |  | 1620 | 3 | 0.2 | 1570 | 1.11 | 86 | 36 | 360 | 6:00 | 25 | 25 | 60 | 0 |  | 0 |  | 700 | N2 | 2021-12-01 02:33 | 2021-12-01 03:09 | 36 | 2021-12-01 02:32 | 37 |  |  |  |  | Y |  |  |  | Y | [5 empty] | 0 | 309.7 | [19 empty] | 1.83 |  |  |  | 59.89 | 0 | A | [9 empty] | 37 | 0 | 766 | 20 | 0 | 286 | 0 | 1406 | 0 | 516 | 0 | 0 | 176 | 6 |  |  |  | 0 | 1
2021-11-30 | B67758 | 2 | 고탄소 | AE1055LS |  | Al 탈산 | B | 11 | 45 | 51700 | 83.08 | C | C | C |  | 1 | 1 |  | 1530 | 1557 | 5600 |  |  | 5600 | 66.19 | 10 | 84600 | 1600 |  | Y | 44 | 32 | [7 empty] | 추창도 | 2 |  |  |  |  | Y |  | 98.8 | 12-4 | 0.01 | 235.14 | A |  | 1591 | 3 | 0.18 | 1553 | 0.97 | 69 | 29 | 274 | 4:34 | 25 | 25 | 61 | 0 |  | 0 |  | 500 | N2 | 2021-12-01 03:26 | 2021-12-01 04:05 | 39 | 2021-12-01 03:25 | 40 |  |  |  |  | Y |  |  |  | Y | [5 empty] | 0 | 220.5 | [23 empty] | 77.68 | 0 | A | [9 empty] | 79 | 0 | 854 | 23 | 0 | 273 | 0 | 1204 | 0 | 411 | 0 | 0 | 153 | 18
2021-11-30 | B67759 | 2 | 고탄소 | AE1055LS |  | Al 탈산 | B | 19 | 21 | 53200 | 85.27 | C | C | C |  | 1 | 1 |  | 1530 | 1538 | 5300 |  |  | 5300 | 62.65 | 10 | 84600 | 1600 |  | Y | 44 | 30 | [7 empty] | 추창도 | 2 |  |  |  |  | Y |  | 98.35 | 12-8 | 1.19 | 209.72 | A |  | 1592 | 3 | 0.15 | 1553 | 0.95 | 69 | 30 | 347 | 5:47 | 25 | 25 | 62 | 0 |  | 0 |  | 500 | N2 | 2021-12-01 04:26 | 2021-12-01 04:59 | 33 | 2021-12-01 04:25 | 34 |  |  |  |  | Y |  |  |  | Y | [5 empty] | 0 | 223.41 | [23 empty] | 80.04 | 0 | A | [9 empty] | 76 | 0 | 800 | 14 | 0 | 278 | 0 | 997 | 0 | 356 | 0 | 0 | 154 | 40
2021-11-30 | B67760 | 2 | 고탄소 | AE1055LS |  | Al 탈산 | B | 36 | 59 | 50700 | 82.6 | C | C | C |  | 1 | 1 |  | 1530 | 1530 | 6300 |  |  | 6300 | 62.06 | 12 | 101520 | 1602 |  | Y | 44 | 35 |  |  | B67757 | 07 |  |  |  | 추창도 | 2 |  |  |  |  | Y |  | 108.2 | 12-10 | 0.43 | 161.92 | A |  | 1598 | 3 | 0.15 | 1563 | 0.92 | 79 | 35 | 272 | 4:32 | 25 | 26 | 63 | 0 |  | 0 |  | 600 | N2 | 2021-12-01 05:22 | 2021-12-01 05:57 | 35 | 2021-12-01 05:21 | 36 |  |  |  |  | Y |  |  |  | Y | [5 empty] | 0 | 236.04 | [23 empty] | 82.94 | 0 | A | [9 empty] | 54 | 0 | 759 | 24 | 0 | 268 | 0 | 706 | 0 | 357 | 0 | 0 | 179 | 72
2021-11-30 | B67761 | 2 | 고탄소 | AE1055LS |  | Al 탈산 | B | 5 | 49 | 51300 | 100.35 | C | C | A |  | 1 | 1 |  | 1530 | 1561 | 6000 |  |  | 6000 | 59.1 | 12 | 101520 | 1603 |  | Y | 52 | 35 |  |  | B67758 | 07 |  |  |  | 추창도 | 2 |  |  |  |  | Y |  |  |  | 0.61 | 244.53 | A |  | 1603 | 3 | 0.16 | 1558 | 0.92 | 74 | 40 | 375 | 6:15 | 25 | 25 | 64 | 0 |  | 0 |  | 800 | N2 | 2021-12-01 06:40 | 2021-12-01 06:59 | 19 | 2021-12-01 06:39 | 20 |  |  |  |  | Y |  |  |  | Y | [5 empty] | 0 | 368.32 | [23 empty] | 85.43 | 0 | A | [9 empty] | 90 | 0 | 805 | 37 | 0 | 304 | 0 | 1009 | 0 | 409 | 0 | 0 | 171 | 43 |  |  |  | 0
2021-12-01 | B67762 | 2 | 고탄소 | AE1055LS |  | Al 탈산 | B | 11 | 46 | 51500 | 87.62 | A | A | A |  | 1 | 1 |  | 1530 | 1550 | 5100 |  |  | 5100 | 50.24 | 12 | 101520 | 1602 |  | Y | 40 | 30 |  |  | B67759 | 07 |  |  |  | 임현진 | 2 |  |  | Y |  | N |  | 105.95 | 13-1 | 0.01 | 37.73 | A |  | 1602 | 3 | 0.17 | 1557 | 0.94 | 73 | 41 | 235 | 3:55 | 25 | 26 | 65 | 0 |  | 0 |  | 800 | N2 | 2021-12-01 07:40 | 2021-12-01 07:55 | 15 | 2021-12-01 07:39 | 16 |  |  |  |  | Y |  |  |  | Y | [5 empty] | 0 | 28.8 | [23 empty] | 86.69 | 0 | A | [9 empty] | 97 | 0 | 776 | 18 | 0 | 298 | 0 | 704 | 0 | 205 | 0 | 0 | 243 | 30
2021-12-01 | B67763 | 2 | 고탄소 | AE1055LS |  | Al 탈산 | B | 19 | 22 | 52300 | 84.83 | A | A | A |  | 1 | 1 |  | 1530 | 1546 | 5600 |  |  | 5600 | 55.16 | 12 | 101520 | 1597 |  | Y | 41 | 31 |  |  | B67760 | 07 |  |  |  | 임현진 | 2 |  | Y | [6 empty] | 0.02 | 62.4 | A |  | 1597 | 3 | 0.16 | 1559 | 0.86 | 75 | 42 | 309 | 5:09 | 25 | 26 | 66 | 0 |  | 0 |  | 800 | N2 | 2021-12-01 08:35 | 2021-12-01 08:53 | 18 | 2021-12-01 08:33 | 20 |  |  |  |  | Y |  |  |  | Y | [5 empty] | 0 | 341.28 | [23 empty] | 89.06 | 0 | A | [9 empty] | 92 | 0 | 801 | 0 | 0 | 333 | 0 | 758 | 0 | 101 | 0 | 0 | 204 | 0
2021-12-01 | B67764 | 2 | 고탄소 | AE1055LS |  | Al 탈산 | B | 36 | 60 | 50300 | 82.45 | A | A | A |  | 1 | 1 |  | 1530 | 1585 | 3900 |  |  | 3900 | 38.42 | 12 | 101520 | 1601 |  | Y | 41 | 26 |  |  | B67761 | 07 |  |  |  | 임현진 | 2 |  |  | Y |  | Y |  |  |  | 0 | 111.45 | A |  | 1601 | 3 | 0.16 | 1555 | 1.1 | 71 | 37 | 286 | 4:46 | 25 | 26 | 67 | 0 |  | 0 |  | 800 | N2 | 2021-12-01 09:29 | 2021-12-01 09:52 | 23 | 2021-12-01 09:29 | 23 |  |  |  |  | Y |  |  |  | Y | [5 empty] | 0 | 346.85 | [23 empty] | 91.37 | 0 | A | [9 empty] | 114 | 0 | 826 | 0 | 0 | 301 | 0 | 853 | 0 | 108 | 0 | 0 | 255 | 6
2021-12-01 | B67765 | 2 | 고탄소 | AE1055LS |  | Al 탈산 | B | 5 | 50 | 51100 | 88.68 | A | A | A |  | 1 | 1 |  | 1530 | 1565 | 4600 |  |  | 4600 | 54.37 | 10 | 84600 | 1607 |  | Y | 40 | 29 |  |  | B67762 | 07 |  |  |  | 임현진 | 2 |  |  | Y |  | Y |  |  |  | 0.45 | 83.33 | A |  | 1607 | 3 | 0.18 | 1555 | 1.11 | 71 | 36 | 490 | 8:10 | 25 | 25 | 68 | 0 |  | 0 |  | 800 | N2 | 2021-12-01 10:33 | 2021-12-01 10:53 | 19 | 2021-12-01 10:31 | 21 |  |  |  |  | Y |  |  |  | Y | [5 empty] | 0 | 385.63 | [23 empty] | 0 | 0 | A | [9 empty] | 99 | 0 | 832 | 35 | 0 | 274 | 0 | 601 | 0 | 102 | 0 | 0 | 156 | 0
2021-12-01 | B67766 | 2 | 고탄소 | AE1055LS |  | Al 탈산 | B | 11 | 47 | 51100 | 85.73 | A | A | A |  | 1 | 1 |  | 1530 | 1581 | 4700 |  |  | 4700 | 55.56 | 10 | 84600 | 1601 |  | Y | 41 | 33 |  |  | B67763 | 07 |  |  |  | 임현진 | 2 |  |  | Y |  | Y |  |  |  | 5.74 | 127.28 | A |  | 1601 | 3 | 0.17 | 1556 | 0.98 | 72 | 37 | 287 | 4:47 | 25 | 26 | 69 | 0 |  | 0 |  | 600 | N2 | 2021-12-01 11:26 | 2021-12-01 11:49 | 23 | 2021-12-01 11:26 | 24 |  |  |  |  | Y |  |  |  | Y | [5 empty] | 0 | 297.47 | [23 empty] | 1.9 | 0 | A | [9 empty] | 81 | 0 | 831 | 0 | 0 | 315 | 0 | 604 | 0 | 105 | 0 | 0 | 219 | 9
2021-12-01 | B67767 | 2 | 고탄소 | AE1055LS |  | Al 탈산 | B | 19 | 23 | 53200 | 96.1 | A | A | A |  | 1 | 1 |  | 1530 | 1543 | 5100 |  |  | 5100 | 50.24 | 12 | 101520 | 1599 |  | Y | 42 | 30 |  |  | B67764 | 07 |  |  |  | 임현진 | 2 |  |  | Y |  | Y |  | 104.05 | 13-4 | 0.22 | 122.81 | A |  | 1599 | 3 | 0.19 | 1552 | 0.89 | 68 | 38 | 443 | 7:23 | 25 | 26 | 70 | 0 |  | 0 |  | 800 | N2 | 2021-12-01 12:32 | 2021-12-01 12:48 | 16 | 2021-12-01 12:31 | 17 |  |  |  |  | Y |  |  |  | Y | [5 empty] | 0 | 397.89 | [23 empty] | 3.3 | 0 | B | [9 empty] | 39 | 0 | 781 | 0 | 0 | 216 | 0 | 600 | 0 | 102 | 0 | 0 | 146 | 0
2021-12-01 | B67768 | 2 | 고탄소 | AE1055LS |  | Al 탈산 | B | 36 | 61 | 50700 | 93.93 | A | A | A |  | 1 | 1 |  | 1530 | 1546 | 4900 |  |  | 4900 | 48.27 | 12 | 101520 | 1598 |  | Y | 40 | 28 |  |  | B67765 | 07 |  |  |  | 최남길 | 2 |  |  | Y |  | Y |  | 103.5 | 12-5 | 0.02 | 145 | A |  | 1598 | 3 | 0.18 | 1547 | 0.94 | 63 | 30 | 296 | 4:56 | 25 | 27 | 71 | 0 |  | 0 |  | 800 | N2 | 2021-12-01 13:33 | 2021-12-01 13:45 | 12 | 2021-12-01 13:33 | 12 |  |  |  |  | Y |  |  |  | Y | [5 empty] | 0 | 430.43 | [23 empty] | 4.56 | 0 | A | [9 empty] | 64 | 0 | 820 | 40 | 0 | 236 | 0 | 699 | 0 | 109 | 0 | 0 | 189 | 0
2021-12-01 | B67769 | 2 | 고탄소 | AE1055LS |  | Al 탈산 | B | 5 | 51 | 50900 | 88.32 | A | A | B |  | 1 | 1 |  | 1530 | 1565 | 4400 |  |  | 4400 | 43.34 | 12 | 101520 | 1595 |  | Y | 42 | 26 |  |  | B67766 | 07 |  |  |  | 임현진 | 2 |  |  | Y |  | Y |  |  |  | 0.06 | 65.98 | A |  | 1586 | 3 | 0.18 | 1547 | 0.8 | 63 | 25 | 346 | 5:46 | 25 | 25 | 72 | 0 |  | 0 |  | 600 | N2 | 2021-12-01 14:28 | 2021-12-01 14:55 | 27 | 2021-12-01 14:26 | 29 |  |  |  |  | Y |  |  |  | Y | [5 empty] | 0 | 350.24 | [23 empty] | 0 | 0 | A | [9 empty] | 75 | 0 | 858 | 27 | 0 | 248 | 0 | 607 | 0 | 106 | 0 | 0 | 173 | 34
2021-12-01 | B67770 | 2 | 고탄소 | AE1055LS |  | Al 탈산 | B | 11 | 48 | 51200 | 83.57 | B | B | B |  | 1 | 1 |  | 1530 | 1520 | 6400 |  |  | 6400 | 63.04 | 12 | 101520 | 1581 |  | Y | 40 | 34 |  |  | B67767 | 07 |  |  |  | 임승우 | 2 |  | Y |  |  |  |  | 107.1 | 13-2 | 0.06 | 102.06 | A |  | 1581 | 3 | 0.14 | 1552 | 0.69 | 68 | 27 | 293 | 4:53 | 25 | 26 | 73 | 0 |  | 0 |  | 600 | N2 | 2021-12-01 15:42 | 2021-12-01 16:05 | 23 | 2021-12-01 15:40 | 25 |  |  |  |  | Y |  |  |  | Y | [5 empty] | 0 | 276.33 | [23 empty] | 0 | 0 | A | [9 empty] | 0 | 0 | 821 | 25 | 0 | 192 | 0 | 1374 | 0 | 154 | 0 | 0 | 306 | 19
2021-12-01 | B67771 | 2 | 고탄소 | AE1055LS |  | Al 탈산 | B | 19 | 24 | 53000 | 81.7 | B | B | B |  | 1 | 1 |  | 1530 | 1529 | 5500 |  |  | 5500 | 54.18 | 12 | 101520 | 1593 |  | Y | 42 | 31 |  |  | B67768 | 07 |  |  |  | 임승우 | 2 |  |  | Y |  |  |  | 102.45 | 13-2 | 0.04 | 90.18 | A |  | 1583 | 3 | 0.14 | 1548 | 0.81 | 64 | 24 | 299 | 4:59 | 25 | 25 | 74 | 0 |  | 0 |  | 500 | N2 | 2021-12-01 16:37 | 2021-12-01 17:16 | 39 | 2021-12-01 16:35 | 41 |  |  |  |  | Y |  |  |  | Y | [5 empty] | 0 | 244.16 | [23 empty] | 0 | 0 | A | [9 empty] | 25 | 0 | 807 | 20 | 0 | 225 | 0 | 953 | 0 | 0 | 0 | 0 | 180 | 9
2021-12-01 | B67772 | 2 | 고탄소 | AE1055LS |  | Al 탈산 | B | 36 | 62 | 50500 | 93.15 | B | B | B |  | 1 | 1 |  | 1530 | 1535 | 5900 |  |  | 5900 | 69.74 | 10 | 84600 | 1611 |  | Y | 42 | 33 |  |  | B67769 | 07 |  |  |  | 임승우 | 2 |  | Y |  |  |  |  | 105.4 | 12-7 | 0.05 | 40.1 | A |  | 1587 | 3 | 0.15 | 1551 | 0.72 | 67 | 31 | 318 | 5:18 | 25 | 26 | 75 | 0 |  | 0 |  | 600 | N2 | 2021-12-01 17:55 | 2021-12-01 18:14 | 19 | 2021-12-01 17:53 | 21 |  |  |  |  | Y |  |  |  | Y | [5 empty] | 0 | 318.98 | [23 empty] | 0 | 0 | A | [9 empty] | 61 | 0 | 847 | 24 | 0 | 206 | 0 | 897 | 0 | 0 | 0 | 0 | 218 | 18
2021-12-01 | B67773 | 2 | 고탄소 | AE1055LS |  | Al 탈산 | B | 5 | 52 | 51400 | 81.68 | B | B | B |  | 1 | 1 |  | 1530 | 1533 | 5100 |  |  | 5100 | 50.24 | 12 | 101520 | 1598 |  | Y | 40 | 29 |  |  | B67770 | 07 |  |  |  | 임승우 | 2 |  |  | Y | [5 empty] | 0.04 | 81.36 | A |  | 1589 | 3 | 0.17 | 1557 | 0.8 | 73 | 34 | 312 | 5:12 | 25 | 26 | 76 | 0 |  | 0 |  | 600 | N2 | 2021-12-01 18:44 | 2021-12-01 19:10 | 25 | 2021-12-01 18:42 | 27 |  |  |  |  | Y |  |  |  | Y | [5 empty] | 0 | 261.34 | [23 empty] | 0 | 0 | A | [9 empty] | 33 | 0 | 812 | 0 | 0 | 201 | 0 | 1049 | 0 | 0 | 0 | 0 | 146 | 16
2021-12-01 | B67774 | 2 | 고탄소 | AE1055LS |  | Al 탈산 | B | 11 | 49 | 51300 | 82.85 | B | B | B |  | 1 | 1 |  | 1530 | 1552 | 5100 |  |  | 5100 | 50.24 | 12 | 101520 | 1599 |  | Y | 40 | 30 |  |  | B67771 | 07 |  |  |  | 임승우 | 2 |  |  | Y |  |  |  | 102.65 | 12-7 | 0.02 | 99.76 | A |  | 1599 | 3 | 0.15 | 1554 | 1.07 | 70 | 35 | 324 | 5:24 | 25 | 25 | 77 | 0 |  | 0 |  | 550 | N2 | 2021-12-01 19:48 | 2021-12-01 20:10 | 21 | 2021-12-01 19:46 | 23 |  |  |  |  | Y |  |  |  | Y | [5 empty] | 0 | 251.42 | [23 empty] | 0 | 0 | A | [9 empty] | 66 | 0 | 883 | 15 | 0 | 219 | 0 | 1083 | 0 | 0 | 0 | 0 | 156 | 15
2021-12-01 | B67775 | 2 | 고탄소 | AE1055LS |  | Al 탈산 | B | 19 | 25 | 52400 | 88.68 | B | B | B |  | 1 | 1 |  | 1530 | 1545 | 4600 |  |  | 4600 | 54.37 | 10 | 84600 | 1595 |  | Y | 40 | 27 |  |  | B67772 | 07 |  |  |  | 임승우 | 2 |  |  | Y |  |  |  | 102.5 | 13-2 | 0.17 | 70.08 | A |  | 1595 | 3 | 0.17 | 1552 | 0.91 | 68 | 34 | 294 | 4:54 | 25 | 26 | 78 | 0 |  | 0 |  | 600 | N2 | 2021-12-01 20:49 | 2021-12-01 21:06 | 18 | 2021-12-01 20:47 | 20 |  |  |  |  | Y |  |  |  | Y | [5 empty] | 0 | 302.41 | [23 empty] | 0.06 | 0 | A | [9 empty] | 25 | 0 | 787 | 18 | 0 | 246 | 0 | 750 | 0 | 0 | 0 | 0 | 163 | 20
2021-12-01 | B67776 | 2 | 고탄소 | AE1055LS |  | Al 탈산 | B | 36 | 63 | 50400 | 80.32 | B | B | B |  | 1 | 1 |  | 1530 | 1558 | 4200 |  |  | 4200 | 41.37 | 12 | 101520 | 1600 |  | Y | 41 | 28 |  |  | B67773 | 07 |  |  |  | 임승우 | 2 |  |  | Y |  |  |  | 104.8 | 12-6 | 1.15 | 137.28 | A |  | 1580 | 3 | 0.14 | 1552 | 0.68 | 68 | 33 | 269 | 4:29 | 25 | 26 | 79 | 0 |  | 0 |  | 600 | N2 | 2021-12-01 21:40 | 2021-12-01 22:05 | 25 | 2021-12-01 21:39 | 26 |  |  |  |  | Y |  |  |  | Y | [5 empty] | 0 | 262.96 | [23 empty] | 1.56 | 0 | A | [9 empty] | 59 | 0 | 807 | 30 | 0 | 310 | 0 | 704 | 0 | 0 | 0 | 0 | 159 | 10
2021-12-01 | B67777 | 2 | 고탄소 | AE1055LS |  | Al 탈산 | B | 5 | 53 | 51100 | 85.07 | B | B | C |  | 1 | 1 |  | 1530 | 1537 | 5700 |  |  | 5700 | 61.25 | 11 | 93060 | 1593 |  | Y | 41 | 31 |  |  | B67774 | 07 |  |  |  | 임승우 | 2 |  |  | Y | [5 empty] | 0.21 | 128.49 | A |  | 1591 | 3 | 0.18 | 1553 | 0.86 | 69 | 36 | 339 | 5:39 | 25 | 25 | 80 | 0 |  | 0 |  | 600 | N2 | 2021-12-01 22:40 | 2021-12-01 23:05 | 25 | 2021-12-01 22:39 | 26 |  |  |  |  | Y |  |  |  | Y | [5 empty] | 0 | 279.35 | [23 empty] | 4.19 | 0 | A | [9 empty] | 33 | 0 | 813 | 36 | 0 | 190 | 0 | 1000 | 0 | 0 | 0 | 0 | 171 | 87
2021-12-01 | B67778 | 2 | 고탄소 | AE1055LS |  | Al 탈산 | B | 11 | 50 | 51100 | 83.03 | C | C | C |  | 1 | 1 |  | 1530 | 1533 | 5700 |  |  | 5700 | 51.83 | 13 | 109980 | 1599 |  | Y | 41 | 33 |  |  | B67775 | 07 |  |  |  | 추창도 | 2 |  |  | Y |  |  |  | 111.1 | 13-5 | 3 | 94.81 | A |  | 1597 | 3 | 0.14 | 1554 | 1.02 | 70 | 33 | 300 | 5:00 | 25 | 25 | 81 | 0 |  | 0 |  | 600 | N2 | 2021-12-01 23:37 | 2021-12-02 00:07 | 30 | 2021-12-01 23:37 | 31 |  |  |  |  | Y |  |  |  | Y | [5 empty] | 0 | 269.62 | [23 empty] | 4.72 | 2.49 | A | [9 empty] | 0 | 0 | 808 | 57 | 0 | 230 | 0 | 903 | 0 | 104 | 0 | 0 | 190 | 106
2021-12-01 | B67779 | 2 | 고탄소 | AE1055LS |  | Al 탈산 | B | 19 | 26 | 52500 | 84.53 | C | C | C |  | 1 | 1 |  | 1530 | 1542 | 5500 |  |  | 5500 | 54.18 | 12 | 101520 | 1596 |  | Y | 41 | 31 |  |  | B67776 | 07 |  |  |  | 추창도 | 2 |  |  | Y | [5 empty] | 0.01 | 126.5 | A |  | 1593 | 3 | 0.18 | 1554 | 0.93 | 70 | 30 | 322 | 5:22 | 25 | 25 | 82 | 0 |  | 0 |  | 600 | N2 | 2021-12-02 00:39 | 2021-12-02 01:10 | 31 | 2021-12-02 00:38 | 32 |  |  |  |  | Y |  |  |  | Y | [5 empty] | 0 | 269.09 | [23 empty] | 6.7 | 4.37 | A | [9 empty] | 78 | 0 | 900 | 32 | 0 | 218 | 0 | 801 | 0 | 353 | 0 | 0 | 145 | 93
2021-12-01 | B67780 | 2 | 고탄소 | AE1055LS | TUNDISH교체전 | Al 탈산 | B | 36 | 64 | 50600 | 84.75 | C | C | C |  | 1 | 1 |  | 1530 | 1551 | 5800 |  |  | 5800 | 65.1 | 11 | 89091 | 1592 |  | Y | 45 | 30 |  |  | B67777 | 07 |  |  |  | 추창도 | 2 |  |  | Y |  |  |  | 103.95 | 12-5 | 0.03 | 97.08 | A |  | 1587 | 3 | 0.15 | 1553 | 0.87 | 69 | 26 | 282 | 4:42 | 25 | 25 | 83 | 0 |  | 0 |  | 600 | N2 | 2021-12-02 01:40 | 2021-12-02 02:20 | 40 | 2021-12-02 01:39 | 41 |  |  |  |  | Y |  |  |  | Y | [5 empty] | 0 | 250.59 | [23 empty] | 12.05 | 4.37 | A | [9 empty] | 18 | 0 | 811 | 38 | 0 | 243 | 0 | 918 | 0 | 359 | 0 | 0 | 217 | 74
2021-12-01 | B67781 | 2 | 고탄소 | G-AE1055LST | TUNDISH교체 | Al 탈산 | B | 5 | 54 | 50300 | 77.92 | C | C | C |  | 1 | 1 |  | 1530 | 1512 | 6800 |  |  | 6800 | 80.38 | 10 | 84600 | 1599 |  | N | 38 | 35 |  |  | B67778 | 07 |  |  |  | 추창도 | 2 |  | Y | [6 empty] | 0.01 | 124.89 | A |  | 1610 | 3 | 0.16 | 1571 | 1 | 87 | 31 | 301 | 5:01 | 25 | 25 | 84 | 0 |  | 0 |  | 600 | N2 | 2021-12-02 03:13 | 2021-12-02 03:54 | 41 | 2021-12-02 03:12 | 42 |  |  |  |  | Y |  |  |  | Y | [5 empty] | 0 | 252.94 | [19 empty] | 2.16 |  |  |  | 14.44 | 4.37 | A | [9 empty] | 24 | 0 | 763 | 25 | 0 | 226 | 0 | 870 | 0 | 202 | 0 | 0 | 181 | 63 |  |  |  |  | 1
2021-12-01 | B67782 | 2 | 고탄소 | G-AE1055LST |  | Al 탈산 | B | 11 | 51 | 51300 | 78.47 | C | C | C |  | 1 | 1 |  | 1530 | 1534 | 6000 |  |  | 6000 | 59.1 | 12 | 101520 | 1583 |  | Y | 36 | 33 |  |  | B67779 | 07 |  |  |  | 추창도 | 2 |  | Y | [6 empty] | 0.21 | 133.33 | A |  | 1597 | 3 | 0.19 | 1558 | 0.95 | 74 | 32 | 312 | 5:12 | 25 | 25 | 85 | 0 |  | 0 |  | 900 | N2 | 2021-12-02 04:18 | 2021-12-02 04:56 | 37 | 2021-12-02 04:18 | 38 |  |  |  |  | Y |  |  |  | Y | [5 empty] | 0 | 322.53 | [23 empty] | 16.35 | 6.22 | A | [9 empty] | 0 | 0 | 839 | 37 | 0 | 253 | 0 | 992 | 0 | 307 | 0 | 0 | 219 | 77
2021-12-01 | B67783 | 2 | 고탄소 | G-AE1055LST |  | Al 탈산 | B | 19 | 27 | 52800 | 74.43 | C | C | C |  | 1 | 1 |  | 1530 | 1533 | 5300 |  |  | 5300 | 52.21 | 12 | 101520 | 1596 |  | Y | 34 | 20 |  |  | B67780 | 07 |  |  |  | 추창도 | 2 |  | Y |  |  |  |  | 106.9 | 13-6 | 0.01 | 79.5 | A |  | 1586 | 3 | 0.18 | 1550 | 0.88 | 66 | 24 | 325 | 5:25 | 25 | 26 | 86 | 0 |  | 0 |  | 600 | N2 | 2021-12-02 05:15 | 2021-12-02 05:59 | 44 | 2021-12-02 05:15 | 44 |  |  |  |  | Y |  |  |  | Y | [5 empty] | 0 | 247.12 | [23 empty] | 44.05 | 6.22 | A | [9 empty] | 67 | 0 | 866 | 56 | 0 | 243 | 0 | 801 | 0 | 206 | 0 | 0 | 146 | 70
2021-12-01 | B67784 | 2 | 고탄소 | G-AE1055LST |  | Al 탈산 | B | 36 | 65 | 50100 | 87.2 | C | C | A |  | 1 | 1 |  | 1530 | 1527 | 6100 |  |  | 6100 | 60.09 | 12 | 101520 | 1605 |  | Y | 42 | 33 | [17 empty] | 0.01 | 108.28 | A |  | 1605 | 3 | 0.17 | 1560 | 1 | 76 | 36 | 303 | 5:03 | 25 | 25 | 87 | 0 |  | 0 |  | 800 | N2 | 2021-12-02 06:30 | 2021-12-02 06:58 | 29 | 2021-12-02 06:29 | 30 |  |  |  |  | Y |  |  |  | Y | [5 empty] | 0 | 340.88 | [23 empty] | 45.94 | 6.22 | A | [9 empty] | 52 | 0 | 825 | 36 | 0 | 256 | 0 | 1043 | 0 | 322 | 0 | 0 | 213 | 62
2021-12-02 | B67785 | 2 | 고탄소 | G-AE1055LST |  | Al 탈산 | B | 5 | 55 | 50700 | 81.52 | A | A | A |  | 1 | 1 |  | 1530 | 1537 | 5200 |  |  | 5200 | 51.22 | 12 | 101520 | 1597 | 1089 | Y | 38 | 29 |  |  | B67782 | 07 |  |  |  | 임현진 | 2 |  | Y | [6 empty] | 0.07 | 9.86 | A |  | 1589 | 3 | 0.17 | 1554 | 0.85 | 70 | 36 | 179 | 2:59 | 25 | 25 | 88 | 0 |  | 0 |  | 810 | N2 | 2021-12-02 07:37 | 2021-12-02 07:59 | 22 | 2021-12-02 07:35 | 24 |  |  |  |  | Y |  |  |  | Y | [5 empty] | 0 | 329.15 | [23 empty] | 0 | 0 | A | [9 empty] | 83 | 0 | 860 | 0 | 0 | 273 | 0 | 693 | 0 | 200 | 0 | 0 | 150 | 50
2021-12-02 | B67786 | 2 | 고탄소 | G-AE1055LST |  | Al 탈산 | B | 11 | 52 | 51100 | 74.5 | A | A | A |  | 1 | 1 |  | 1530 | 1516 | 5900 |  |  | 5900 | 69.74 | 10 | 84600 | 1582 |  | Y | 40 | 33 |  |  | B67783 | 07 |  |  |  | 임현진 | 2 |  | Y | [6 empty] | 50.18 | 118.17 | A |  | 1582 | 3 | 0.2 | 1555 | 0.77 | 71 | 37 | 350 | 5:50 | 25 | 25 | 89 | 0 |  | 0 |  | 810 | N2 | 2021-12-02 08:44 | 2021-12-02 08:58 | 15 | 2021-12-02 08:44 | 15 |  |  |  |  | Y |  |  |  | Y | [5 empty] | 0 | 27.84 | [23 empty] | 1.68 | 0 | A | [9 empty] | 27 | 0 | 808 | 0 | 0 | 240 | 0 | 666 | 0 | 202 | 0 | 0 | 149 | 20
2021-12-02 | B67787 | 2 | 고탄소 | G-AE1055LST |  | Al 탈산 | B | 19 | 28 | 52800 | 72.73 | A | A | A |  | 1 | 1 |  | 1530 | 1543 | 4700 |  |  | 4700 | 55.56 | 10 | 84600 | 1591 |  | Y | 39 | 28 |  |  | B67784 | 07 |  |  |  | 임현진 | 2 |  | Y | [6 empty] | 0.04 | 33.78 | A |  | 1591 | 3 | 0.16 | 1544 | 1.34 | 60 | 29 | 276 | 4:36 | 25 | 25 | 90 | 0 |  | 0 |  | 810 | N2 | 2021-12-02 09:39 | 2021-12-02 09:55 | 16 | 2021-12-02 09:39 | 16 |  |  |  |  | Y |  |  |  | Y | [5 empty] | 0 | 298.13 | [23 empty] | 6.53 | 1.42 | A | [9 empty] | 121 | 0 | 940 | 0 | 0 | 296 | 0 | 602 | 0 | 208 | 0 | 0 | 145 | 20
2021-12-02 | B67788 | 2 | 고탄소 | G-AE1055LST |  | Al 탈산 | B | 36 | 66 | 50500 | 81.65 | A | A | A |  | 1 | 1 |  | 1530 | 1519 | 5900 |  |  | 5900 | 58.12 | 12 | 101520 | 1584 |  | Y | 37 | 34 |  |  | B67785 | 07 |  |  |  | 임현진 | 2 |  | Y |  |  |  |  | 111.25 | 13-2 | 0.02 | 171.86 | A |  | 1584 | 3 | 0.17 | 1542 | 0.93 | 58 | 25 | 230 | 3:50 | 25 | 25 | 91 | 0 |  | 0 |  | 600 | N2 | 2021-12-02 10:45 | 2021-12-02 10:58 | 13 | 2021-12-02 10:45 | 13 |  |  |  |  | Y |  |  |  | Y | [5 empty] | 0 | 20.43 | [23 empty] | 48.01 | 1.42 | A | [9 empty] | 68 | 0 | 877 | 30 | 0 | 308 | 0 | 700 | 0 | 206 | 0 | 0 | 202 | 44
2021-12-02 | B67789 | 2 | 고탄소 | G-AE1055LST |  | Al 탈산 | B | 5 | 56 | 50800 | 76.53 | A | A | A |  | 1 | 1 |  | 1530 | 1528 | 5300 |  |  | 5300 | 52.21 | 12 | 101520 | 1590 |  | Y | 38 | 30 |  |  | B67786 | 07 |  |  |  | 임현진 | 2 |  | Y |  |  |  |  | 103.6 | 12-6 | 0.01 | 71.78 | A |  | 1590 | 3 | 0.18 | 1552 | 1.06 | 68 | 30 | 319 | 5:19 | 25 | 25 | 92 | 0 |  | 0 |  | 600 | N2 | 2021-12-02 11:36 | 2021-12-02 12:01 | 25 | 2021-12-02 11:34 | 27 |  |  |  |  | Y |  |  |  | Y | [5 empty] | 0 | 233.53 | [23 empty] | 0 | 0 | A | [9 empty] | 79 | 0 | 838 | 21 | 0 | 317 | 0 | 748 | 0 | 210 | 0 | 0 | 200 | 22
2021-12-02 | B67790 | 2 | 고탄소 | G-AE1055LST |  | Al 탈산 | B | 11 | 53 | 50900 | 78.13 | A | A | A |  | 1 | 1 |  | 1530 | 1535 | 5800 |  |  | 5800 | 57.13 | 12 | 101520 | 1585 |  | Y | 38 | 36 |  |  | B67787 | 07 |  |  |  | 임현진 | 2 |  | Y | [6 empty] | 0.01 | 136.9 | A |  | 1585 | 3 | 0.19 | 1555 | 0.75 | 71 | 31 | 297 | 4:57 | 25 | 26 | 93 | 0 |  | 0 |  | 800 | N2 | 2021-12-02 12:34 | 2021-12-02 13:00 | 26 | 2021-12-02 12:33 | 28 |  |  |  |  | Y |  |  |  | Y | [5 empty] | 0 | 275.59 | [23 empty] | 1.12 | 0 | A | [9 empty] | 44 | 0 | 814 | 37 | 0 | 318 | 0 | 800 | 0 | 200 | 0 | 0 | 199 | 25
2021-12-02 | B67791 | 2 | 고탄소 | G-AE1055LST |  | Al 탈산 | B | 19 | 29 | 52300 | 77.55 | A | A | A |  | 1 | 1 |  | 1530 | 1549 | 5000 |  |  | 5000 | 49.25 | 12 | 101520 | 1600 |  | Y | 33 | 29 |  |  | B67788 | 07 |  |  |  | 임현진 | 2 |  | Y |  |  |  |  | 104.1 | 13-3 | 0 | 56.54 | A |  | 1600 | 3 | 0.19 | 1559 | 0.95 | 75 | 29 | 294 | 4:54 | 25 | 26 | 94 | 0 |  | 0 |  | 800 | N2 | 2021-12-02 13:33 | 2021-12-02 14:04 | 30 | 2021-12-02 13:32 | 32 |  |  |  |  | Y |  |  |  | Y | [5 empty] | 0 | 347.02 | [23 empty] | 2.43 | 0 | B | [9 empty] | 50 | 0 | 834 | 0 | 0 | 309 | 0 | 801 | 0 | 203 | 0 | 0 | 151 | 24
2021-12-02 | B67792 | 2 | 고탄소 | G-AE1055LST |  | Al 탈산 | B | 36 | 67 | 50200 | 81.77 | A | A | B |  | 1 | 1 |  | 1530 | 1556 | 5000 |  |  | 5000 | 49.25 | 12 | 101520 | 1588 |  | Y | 40 | 21 | [7 empty] | 임현진 | 2 |  |  | Y |  |  |  | 105.75 | 12-6 | 0.01 | 127.03 | A |  | 1594 | 3 | 0.18 | 1556 | 0.93 | 72 | 29 | 328 | 5:28 | 25 | 25 | 95 | 0 |  | 0 |  | 650 | N2 | 2021-12-02 14:37 | 2021-12-02 15:09 | 32 | 2021-12-02 14:35 | 34 |  |  |  |  | Y |  |  |  | Y | [5 empty] | 0 | 280.57 | [23 empty] | 0.01 | 0 | A | [9 empty] | 21 | 0 | 653 | 20 | 0 | 247 | 0 | 847 | 0 | 203 | 0 | 0 | 148 | 5
2021-12-02 | B67793 | 2 | 고탄소 | G-AE1055LST |  | Al 탈산 | B | 5 | 57 | 51300 | 78.42 | B | B | B |  | 1 | 1 |  | 1530 | 1528 | 5700 |  |  | 5700 | 56.15 | 12 | 101520 | 1581 |  | Y | 38 | 31 |  |  | B67790 | 07 |  |  |  | 임승우 | 2 |  | Y | [6 empty] | 0.03 | 56.83 | A |  | 1581 | 3 | 0.19 | 1551 | 0.75 | 67 | 28 | 278 | 4:38 | 25 | 25 | 96 | 0 |  | 0 |  | 650 | N2 | 2021-12-02 15:56 | 2021-12-02 16:17 | 21 | 2021-12-02 15:54 | 23 |  |  |  |  | Y |  |  |  | Y | [5 empty] | 0 | 277.58 | [23 empty] | 1.55 | 0 | A | [9 empty] | 34 | 0 | 844 | 16 | 0 | 334 | 0 | 934 | 0 | 206 | 0 | 0 | 136 | 56
2021-12-02 | B67794 | 2 | 고탄소 | G-AE1055LST |  | Al 탈산 | B | 11 | 54 | 51200 | 84.72 | B | B | B |  | 1 | 1 |  | 1530 | 1561 | 4400 |  |  | 4400 | 52.01 | 10 | 84600 | 1586 |  | Y | 36 | 27 |  |  | B67791 | 07 |  |  |  | 임승우 | 2 |  | Y |  |  |  |  | 101.95 | 12-5 | 0 | 128.54 | A |  | 1586 | 3 | 0.18 | 1546 | 0.85 | 62 | 27 | 286 | 4:46 | 25 | 25 | 97 | 0 |  | 0 |  | 600 | N2 | 2021-12-02 17:03 | 2021-12-02 17:26 | 22 | 2021-12-02 17:01 | 24 |  |  |  |  | Y |  |  |  | Y | [5 empty] | 0 | 314.57 | [23 empty] | 0.01 | 0 | A | [9 empty] | 0 | 0 | 768 | 25 | 0 | 259 | 0 | 1078 | 0 | 0 | 0 | 0 | 154 | 22
2021-12-02 | B67795 | 2 | 고탄소 | G-AE1055LST |  | Al 탈산 | B | 19 | 30 | 52500 | 78.6 | B | B | B |  | 1 | 1 |  | 1530 | 1563 | 4200 |  |  | 4200 | 41.37 | 12 | 101520 | 1594 |  | Y | 37 | 25 |  |  | B67792 | 07 |  |  |  | 임승우 | 2 |  | Y |  |  |  |  | 105.35 | 13-4 | 0.01 | 60.68 | A |  | 1594 | 3 | 0.18 | 1594 | 0 | 110 | 20 | 317 | 5:17 | 25 | 26 | 98 | 0 |  | 0 |  | 600 | N2 | 2021-12-02 18:01 | 2021-12-02 18:33 | 32 | 2021-12-02 18:00 | 33 |  |  |  |  | Y |  |  |  | Y | [5 empty] | 0 | 270.03 | [23 empty] | 1.11 | 0 | B | [9 empty] | 0 | 0 | 771 | 29 | 0 | 325 | 0 | 753 | 0 | 0 | 0 | 0 | 146 | 24
2021-12-02 | B67796 | 2 | 고탄소 | G-AE1055LST |  | Al 탈산 | B | 21 | 1 | 53700 | 94.67 | B | B | B |  | 1 | 1 |  | 1530 | 1551 | 6100 |  |  | 6100 | 60.09 | 12 | 101520 | 1602 |  | Y | 44 | 36 |  |  | B67793 | 07 |  |  |  | 임승우 | 2 |  |  | Y |  |  |  | 105.25 | 14-1 | 0.01 | 97.28 | A |  | 1602 | 3 | 0.18 | 1552 | 1 | 68 | 15 | 339 | 5:39 | 25 | 26 | 99 | 0 |  | 0 |  | 600 | N2 | 2021-12-02 19:15 | 2021-12-02 19:43 | 28 | 2021-12-02 19:13 | 30 |  |  |  |  | Y |  |  |  | Y | [5 empty] | 0 | 317.53 | [23 empty] | 0.09 | 0 | A | [9 empty] | 0 | 0 | 709 | 27 | 0 | 281 | 0 | 903 | 0 | 0 | 0 | 0 | 225 | 27
2021-12-02 | B67797 | 2 | 고탄소 | G-AE1055LST |  | Al 탈산 | B | 5 | 58 | 51000 | 85.95 | B | B | B |  | 1 | 1 |  | 1530 | 1561 | 4600 |  |  | 4600 | 45.31 | 12 | 101520 | 1593 |  | Y | 40 | 27 |  |  | B67794 | 07 |  |  |  | 임승우 | 2 |  |  | Y | [5 empty] | 0.02 | 57.32 | A |  | 1594 | 3 | 0.18 | 1561 | 0.73 | 77 | 28 | 290 | 4:50 | 25 | 25 | 100 | 0 |  | 0 |  | 600 | N2 | 2021-12-02 20:07 | 2021-12-02 20:52 | 46 | 2021-12-02 20:05 | 48 |  |  |  |  | Y |  |  |  | Y | [5 empty] | 0 | 282.03 | [23 empty] | 0.01 | 0 | A | [9 empty] | 0 | 0 | 797 | 26 | 0 | 297 | 0 | 715 | 0 | 0 | 0 | 0 | 179 | 12
2021-12-02 | B67798 | 2 | 고탄소 | AE1055LS |  | Al 탈산 | B | 31 | 1 | 53800 | 102.1 | B | B | B |  | 1 | 1 |  | 1530 | 1579 | 6800 |  |  | 6800 | 80.38 | 10 | 84600 | 1611 |  | Y | 50 | 40 |  |  | B67795 | 07 |  |  |  | 임승우 | 2 |  |  | Y |  |  |  | 105.8 | 14-2 | 0.02 | 77.48 | A |  | 1621 | 3 | 0.18 | 1556 | 1.25 | 72 | 24 | 324 | 5:24 | 25 | 25 | 101 | 0 |  | 0 |  | 600 | N2 | 2021-12-02 21:24 | 2021-12-02 21:53 | 29 | 2021-12-02 21:23 | 30 |  |  |  |  | Y |  |  |  | Y | [5 empty] | 0 | 337.62 | [23 empty] | 1.52 | 0 | A | [9 empty] | 0 | 0 | 774 | 9 | 0 | 302 | 0 | 1072 | 0 | 0 | 0 | 0 | 389 | 35
2021-12-02 | B67799 | 2 | 고탄소 | AE1055LS |  | Al 탈산 | B | 19 | 31 | 52400 | 90.03 | B | B | D |  | 1 | 1 |  | 1530 | 1555 | 5300 |  |  | 5300 | 52.21 | 12 | 101520 | 1595 |  | Y | 46 | 31 |  |  | B67796 | 07 |  |  |  | 임승우 | 2 |  |  | Y |  |  |  | 100 | 12-8 | 0 | 152.23 | A |  | 1583 | 3 | 0.15 | 1547 | 0.84 | 63 | 27 | 264 | 4:24 | 25 | 25 | 102 | 0 |  | 0 |  | 600 | N2 | 2021-12-02 22:27 | 2021-12-02 22:48 | 21 | 2021-12-02 22:26 | 22 |  |  |  |  | Y |  |  |  | Y | [5 empty] | 0 | 280.84 | [23 empty] | 2.18 | 0.59 | A | [9 empty] | 0 | 0 | 560 | 23 | 0 | 275 | 0 | 1352 | 0 | 0 | 0 | 0 | 295 | 41
2021-12-02 | B67800 | 2 | 고탄소 | AE1055LS |  | Al 탈산 | B | 21 | 2 | 54400 | 85 | D | D | D |  | 1 | 1 |  | 1530 | 1520 | 5700 |  |  | 5700 | 56.15 | 12 | 101520 | 1598 |  | Y | 41 | 33 | [7 empty] | 이기호 | 2 | [6 empty] | 103 | 13-8 | 0 | 19.97 | A |  | 1598 | 3 | 0.17 | 1551 | 1.12 | 67 | 23 | 445 | 7:25 | 25 | 25 | 103 | 0 |  | 0 |  | 500 | N2 | 2021-12-02 23:28 | 2021-12-02 23:46 | 18 | 2021-12-02 23:26 | 20 |  |  |  |  | Y |  |  |  | Y | [5 empty] | 0 | 220.61 | [23 empty] | 0 | 0.01 | A | [9 empty] | 44 | 0 | 836 | 24 | 0 | 243 | 0 | 905 | 0 | 0 | 0 | 0 | 147 | 91
2021-12-02 | B67801 | 2 | 고탄소 | AE1055LS | TUNDISH교체전 | Al 탈산 | B | 5 | 59 | 51000 | 74.75 | D | D | D |  | 1 | 1 |  | 1530 | 1575 | 4300 |  |  | 4300 | 51.79 | 11 | 83031 | 1602 |  | Y | 45 | 29 |  |  | B67798 | 07 |  |  |  | 김규완 | 2 | [8 empty] | 0 | 57.63 | A |  | 1595 | 3 | 0.18 | 1565 | 1 | 81 | 38 | 236 | 3:56 | 25 | 25 | 104 | 0 |  | 0 |  | 500 | N2 | 2021-12-03 00:22 | 2021-12-03 00:44 | 22 | 2021-12-03 00:22 | 22 |  |  |  |  | Y |  |  |  | Y | [5 empty] | 0 | 163.44 | [23 empty] | 0 | 1 | A | [9 empty] | 51 | 0 | 823 | 21 | 0 | 205 | 0 | 799 | 0 | 157 | 0 | 0 | 73 | 45
2021-12-02 | B67802 | 2 | 저탄소 | BM-SNCM26V | TUNDISH교체 | Al 탈산 | B | 31 | 2 | 54600 | 87.28 | D | D | D |  | 1 | 1 |  | 1555 | 1596 | 9100 |  |  | 9100 | 99.49 | 12 | 91464 | 1626 |  | Y | 51 | 47 |  |  | B67799 | 07 |  |  |  | 김규완 | 2 | [6 empty] | 107.65 | 14-4 | 173.28 | 0 | A |  | 1638 | 3 | 0.19 | 1601 | 1.03 | 101 | 38 | 308 | 5:08 | 20 | 20 | 105 | 0 |  | 0 |  | 700 | AR | 2021-12-03 01:32 | 2021-12-03 02:04 | 34 | 2021-12-03 01:32 | 34 |  |  |  |  | Y |  |  |  | Y | [5 empty] | 154.56 | 62.22 | [19 empty] | 1.93 |  |  |  | 0.92 | 1.81 | A | [9 empty] | 1007 | 1225 | 0 | 267 | 0 | 180 | 0 | 798 | 0 | 156 | 0 | 0 | 162 | 0 |  |  |  |  | 1
2021-12-02 | B67803 | 2 | 저탄소 | BM-SNCM26V |  | Al 탈산 | B | 19 | 32 | 52500 | 84.65 | D | D | D |  | 1 | 1 |  | 1555 | 1525 | 9600 |  |  | 9600 | 102.22 | 12 | 93914 | 1612 |  | Y | 51 | 47 |  |  | B67800 | 07 |  |  |  | 김규완 | 2 | [8 empty] | 164.39 | 0 | A |  | 1612 | 3 | 0.17 | 1587 | 0.76 | 87 | 37 | 270 | 4:30 | 20 | 20 | 106 | 0 |  | 0 |  | 500 | AR | 2021-12-03 02:37 | 2021-12-03 03:18 | 41 | 2021-12-03 02:35 | 43 |  |  |  |  | Y |  |  |  | Y | [5 empty] | 134.5 | 46.9 | [20 empty] | 1.38 |  |  | 3.18 | 1.81 | A | [9 empty] | 0 | 1970 | 0 | 287 | 0 | 215 | 0 | 799 | 0 | 207 | 0 | 0 | 160 | 0
2021-12-02 | B67804 | 2 | 저탄소 | BM-SNCM26V | 잔강최소화전 | Al 탈산 | B | 21 | 3 | 53900 | 92.72 | D | D | D |  | 1 | 1 |  | 1555 | 1582 | 8200 |  |  | 8200 | 70.07 | 15 | 117020 | 1619 |  | Y | 49 | 43 |  |  | B67801 | 07 |  |  |  | 김규완 | 2 |  | Y |  |  | Y |  | 105.6 | 14-1 | 185.18 | 0 | A |  | 1619 | 3 | 0.17 | 1579 | 0.89 | 79 | 29 | 262 | 4:22 | 20 | 20 | 107 | 0 |  | 0 |  | 500 | AR | 2021-12-03 03:47 | 2021-12-03 04:33 | 46 | 2021-12-03 03:47 | 46 |  |  |  |  | Y |  |  |  | Y | [5 empty] | 0.14 | 0 | [20 empty] | 0.93 |  |  | 4.59 | 1.81 | A | [9 empty] | 1016 | 1105 | 0 | 307 | 0 | 274 | 0 | 804 | 0 | 203 | 0 | 0 | 4 | 0
2021-12-02 | B67805 | 2 | 중탄소 | SNCM640M | 잔강최소화 | Al 탈산 | B | 5 | 60 | 50800 | 102.07 | D | D | D |  | 1 | 1 |  | 1540 | 1580 | 7400 |  |  | 7400 | 74.89 | 13 | 98811 | 1621 |  | Y | 67 | 42 | [7 empty] | 김규완 | 2 |  |  |  |  | Y |  |  |  | 1.07 | 324.3 | A |  | 1621 | 3 | 0.17 | 1580 | 1.17 | 93 | 32 | 359 | 5:59 | 18 | 18 | 108 | 0 |  | 0 |  | 700 | AR | 2021-12-03 04:55 | 2021-12-03 06:04 | 70 | 2021-12-03 04:54 | 70 |  |  |  |  | N |  |  |  | Y | [5 empty] | 0 | 226.93 | [23 empty] | 5.96 | 1.81 | A | [9 empty] | 736 | 0 | 106 | 0 | 0 | 145 | 0 | 796 | 0 | 201 | 0 | 0 | 52 | 46
2021-12-02 | B67806 | 2 | 중탄소 | SNCM640M |  | Al 탈산 | B | 31 | 3 | 53400 | 82.55 | D | D | A |  | 1 | 1 |  | 1540 | 1532 | 7200 |  |  | 7200 | 78.61 | 12 | 91589 | 1598 |  | Y | 43 | 40 |  |  | B67803 | 05 |  |  |  | 김규완 | 2 | [6 empty] | 99.05 | 13-4 | 0.01 | 33.98 | A |  | 1610 | 3 | 0.17 | 1556 | 1.93 | 69 | 26 | 281 | 4:41 | 18 | 18 | 109 | 0 | 50 | 0 |  | 800 | AR | 2021-12-03 06:12 | 2021-12-03 07:04 | 52 | 2021-12-03 06:10 | 53 |  |  |  |  | N | [9 empty] | 0 | 231.3 | [23 empty] | 8.41 | 1.81 | B | [9 empty] | 633 | 0 | 408 | 0 | 0 | 146 | 0 | 702 | 0 | 204 | 0 | 0 | 158 | 75
2021-12-03 | B67807 | 2 | 중탄소 | SNCM640M | 연주종료 | Al 탈산 | B | 19 | 33 | 53000 | 83.13 | A | A | A |  | 1 | 1 |  | 1540 | 1520 | 7300 |  |  | 7300 | 86.98 | 11 | 83927 | 1598 |  | Y | 44 | 40 | [7 empty] | 임현진 | 2 |  |  |  |  | Y |  | 101.95 | 12-10 | 0 | 285.63 | A |  | 1598 | 3 | 0.17 | 1555 | 1.1 | 68 | 0 | 286 | 4:46 | 18 | 19 | 110 | 0 |  | 0 |  | 700 | AR | 2021-12-03 07:28 | 2021-12-03 22:09 | 881 | 2021-12-03 07:28 | 881 | [14 empty] | 0 | 278.33 | [23 empty] | 10.79 | 1.81 | A | [9 empty] | 661 | 0 | 141 | 0 | 0 | 178 | 0 | 651 | 0 | 207 | 0 | 0 | 104 | 0
2021-12-03 | B67808 | 2 | 저탄소 | SCM420HI |  | Al 탈산 | I | 21 | 4 | 54600 | 111.65 | A | A |  | A | 1 |  | 1 | 1560 | 1552 | 10700 |  |  | 10700 | 108.52 | 17 | 98600 | 1699 |  | INGOT | 59 | 55 | [7 empty] | 임현진 | [5 empty] | Y |  | 104.3 | 13-9 | 227.64 | 0 | A |  | 1686 | 1 | 0.31 | 1595 | 1.69 | 85 |  | 289 | 4:49 | 20 | 24 | 0 | 58 |  | 44.14 | 0 | 0 | AR | 2021-12-03 09:07 |  | 35 | 2021-12-03 09:00 | [5 empty] | Y | [8 empty] | 4 | 14.3 | 0 | [16 empty] | 0.5 |  | 1 |  |  |  |  | 0 | 0 | A | [9 empty] | 860 | 696 | 0 | 223 | 0 | 366 | 0 | 754 | 0 | 208 | 0 | 0 | 0 | 13
2021-12-03 | B67809 | 2 | 저탄소 | SCM420HI |  | Al 탈산 | I | 5 | 61 | 51100 | 95.17 | A | A |  | A | 1 |  | 1 | 1560 | 1575 | 9000 |  |  | 9000 | 89.29 | 21 | 100800 | 1677 |  | INGOT | 52 | 26 | [7 empty] | 김규완 | [5 empty] | Y |  |  |  | 149.39 | 0 | A |  | 1678 | 1 | 0.29 | 1604 | 1.89 | 94 |  | 319 | 5:19 | 20 | 21 | 0 | 59 |  | 42.09 | 0 | 0 | AR | 2021-12-03 10:06 |  | 30 | 2021-12-03 09:58 | [5 empty] | Y | [8 empty] | 4.5 | 12.66 | 0 | [18 empty] | 1 |  |  |  |  | 0 | 0 | A | [9 empty] | 1135 | 665 | 0 | 0 | 0 | 340 | 0 | 1030 | 0 | 206 | 0 | 0 | 48 | 16
2021-12-03 | B67810 | 2 | 중탄소 | KFMN443VS | 연주시작 | Al 탈산 | B | 21 | 5 | 54000 | 110.15 | A | A |  | A | 1 |  | 1 | 1540 | 1522 | 9300 |  |  | 9300 | 101.09 | 16 | 92000 | 1665 |  | Y | 50 | 46 | [7 empty] | 임현진 | 2 |  |  |  |  | Y |  | 98.6 | 13-3 | 161.34 | 0 | A |  | 1655 | 1 | 0.21 | 1577 | 1.78 | 88 | 36 | 238 | 3:58 | 15 | 21 | 0 | 60 |  | 37.45 | 0 | 0 | Ar | 2021-12-03 13:37 | 2021-12-03 13:51 | 14 | 2021-12-03 13:16 | 35 |  |  |  |  | N | [7 empty] | 9 |  | 11.35 | 0 | [16 empty] | 0.6 |  |  | 1.19 |  |  |  | 0.3 | 0.3 | A | [9 empty] | 56 | 0 | 0 | 81 | 0 | 0 | 0 | 600 | 0 | 414 | 0 | 0 | 170 | 34 |  |  |  |  | 1
2021-12-03 | B67811 | 2 | 중탄소 | KFMN443VS |  | Al 탈산 | B | 31 | 4 | 54400 | 96.87 | A | A |  | B | 1 |  | 1 | 1540 | 1552 | 7300 |  |  | 7300 | 79.35 | 16 | 92000 | 1623 |  | Y | 43 | 40 | [7 empty] | 임현진 | 2 | [6 empty] | 98.7 | 13-3 | 139.45 | 0 | A |  | 1630 | 1 | 0.23 | 1563 | 1.54 | 74 | 34 | 241 | 4:01 | 15 | 16 | 0 | 61 |  | 58.54 | 0 | 0 | Ar | 2021-12-03 14:26 | 2021-12-03 14:50 | 24 | 2021-12-03 14:07 | 43 |  |  |  |  | N | [7 empty] | 3 | 4.5 | 15.89 | 0 | [23 empty] | 0.19 | 0.19 | A | [9 empty] | 123 | 0 | 0 | 30 | 0 | 0 | 0 | 397 | 0 | 205 | 0 | 0 | 47 | 35
2021-12-03 | B67812 | 2 | 중탄소 | KFMN443VS |  | Al 탈산 | B | 5 | 62 | 50050 | 92.42 | A | B |  | B | 1 |  | 1 | 1540 | 1579 | 6300 |  |  | 6300 | 64.45 | 17 | 97750 | 1627 |  | Y | 41 | 37 | [7 empty] | 임현진 | 2 |  |  |  |  | Y |  |  |  | 189.85 | 0 | A |  | 1628 | 1 | 0.28 | 1554 | 1.94 | 65 | 24 | 231 | 3:51 | 15 | 16 | 0 | 62 |  | 56.96 | 0 | 0 | Ar | 2021-12-03 15:24 | 2021-12-03 15:52 | 29 | 2021-12-03 15:05 | 47 |  |  |  |  | N | [7 empty] | 11 | 4.2 | 15.97 | 0 | [23 empty] | 0.25 | 0.25 | A | [9 empty] | 103 | 0 | 0 | 67 | 0 | 0 | 0 | 402 | 0 | 207 | 0 | 0 | 2 | 17
2021-12-03 | B67813 | 2 | 중탄소 | KFMN443VS | 잔강최소화전 | Al 탈산 | B | 38 | 70 | 50500 | 92.55 | B | B |  | B | 1 |  | 1 | 1540 | 1553 | 6600 |  |  | 6600 | 67.52 | 17 | 97750 | 1655 |  | Y | 40 | 36 | [7 empty] | 임승우 | 2 | [6 empty] | 102.45 | 12-3 | 229.35 | 0 | A |  | 1645 | 1 | 0.22 | 1579 | 1.82 | 90 | 47 | 241 | 4:01 | 15 | 16 | 0 | 63 |  | 47.32 | 0 | 0 | Ar | 2021-12-03 16:22 | 2021-12-03 16:54 | 32 | 2021-12-03 16:02 | 52 |  |  |  |  | N | [7 empty] | 3 | 4.3 | 15.14 | 0 | 장시간 대기래들 | [22 empty] | 0.23 | 0.23 | A | [9 empty] | 64 | 0 | 0 | 50 | 0 | 0 | 0 | 755 | 0 | 0 | 0 | 0 | 66 | 19
2021-12-03 | B67814 | 2 | 중탄소 | AE15B35C | 잔강최소화 | Si 탈산 | B | 11 | 55 | 50900 | 92.92 | B | B |  | B | 2 |  | 1 | 1540 | 1542 | 8800 |  |  | 8800 | 97.03 | 12 | 90694 | 1640 |  | Y | 43 | 35 |  | Y | [5 empty] | 임승우 | 2 | [6 empty] | 101.8 | 12-5 | 239.94 | 0 | A |  | 1640 | 1 | 0.25 | 1564 | 1.88 | 66 | 19 | 294 | 4:54 | 15 | 16 | 0 | 64 |  | 38.57 | 0 | 0 | AR | 2021-12-03 17:32 | 2021-12-03 18:12 | 40 | 2021-12-03 17:15 | 57 |  |  |  |  | N | [7 empty] | 4 | 4.3 | 12.24 | 0 | 장시간 대기래들 | [22 empty] | 0.16 | 0.16 | A | [9 empty] | 366 | 0 | 0 | 0 | 0 | 722 | 0 | 1936 | 0 | 797 | 0 | 0 | 212 | 93 |  |  | 6
2021-12-03 | B67815 | 2 | 중탄소 | AE15B35C |  | Si 탈산 | B | 31 | 5 | 54500 | 87.2 | B | B |  | B | 2 |  | 1 | 1540 | 1546 | 6300 |  |  | 6300 | 68.44 | 11 | 92048 | 1641 |  | Y | 46 | 34 |  | Y | [5 empty] | 임승우 | 2 | [6 empty] | 94.9 | 12-8 | 145.86 | 0 | A |  | 1633 | 1 | 0.23 | 1569 | 1.77 | 71 | 26 | 182 | 3:02 | 15 | 16 | 0 | 65 |  | 38.75 | 0 | 0 | AR | 2021-12-03 18:15 | 2021-12-03 19:10 | 55 | 2021-12-03 18:04 | 66 |  |  |  |  | N | [7 empty] | 2 | 5.4 | 11.68 | 0 | [23 empty] | 0.18 | 0.18 | B | [9 empty] | 271 | 12 | 992 | 52 | 0 | 171 | 0 | 974 | 0 | 650 | 0 | 0 | 106 | 23 |  |  | 6
2021-12-03 | B67816 | 2 | 중탄소 | AE15B35C |  | Si 탈산 | B | 5 | 63 | 50500 | 80.48 | B | B |  | B | 2 |  | 1 | 1540 | 1568 | 5100 | 0 |  | 5100 | 57.13 | 16 | 89264 | 1629 |  | Y | 37 | 24 |  | Y | [5 empty] | 임승우 | 2 | [6 empty] | 98.85 | 11-10 | 165.92 | 0 | A |  | 1620 | 1 | 0.24 | 1558 | 1.7 | 60 | 19 | 243 | 4:03 | 15 | 16 | 0 | 66 |  | 43.36 | 0 | 0 | AR | 2021-12-03 19:17 | 2021-12-03 20:11 | 55 | 2021-12-03 19:06 | 66 |  |  |  |  | N | [7 empty] | 2 | 4.8 | 14.06 | 0 | [23 empty] | 0.31 | 0.31 | A | [9 empty] | 378 | 0 | 965 | 82 | 0 | 223 | 0 | 948 | 0 | 251 | 0 | 0 | 99 | 51 |  |  | 6
2021-12-03 | B67817 | 2 | 중탄소 | AE15B35C |  | Si 탈산 | B | 38 | 71 | 50100 | 91.08 | B | B |  | B | 2 |  | 1 | 1540 | 1521 | 7800 | 0 |  | 7800 | 82.73 | 11 | 94281 | 1621 |  | Y | 47 | 37 |  | Y | [5 empty] | 임승우 | 2 |  |  |  |  | Y |  | 102.3 | 12-2 | 337.43 | 0 | A |  | 1620 | 1 | 0.27 | 1563 | 1.55 | 65 | 23 | 236 | 3:56 | 15 | 16 | 0 | 67 |  | 50.99 | 0 | 0 | AR | 2021-12-03 20:29 | 2021-12-03 21:13 | 44 | 2021-12-03 20:15 | 57 |  |  |  |  | N | [7 empty] | 3 | 4.7 | 12.65 | 0 | [23 empty] | 0.14 | 0.14 | A | [9 empty] | 565 | 0 | 1123 | 81 | 0 | 222 | 0 | 1187 | 0 | 495 | 0 | 0 | 103 | 18 |  |  | 6
2021-12-03 | B67818 | 2 | 중탄소 | AE15B35C |  | Si 탈산 | B | 16 | 66 | 51600 | 96.93 | B | B |  | B | 1 |  | 1 | 1540 | 1534 | 9000 |  |  | 9000 | 142.66 | 8 | 63088 | 1647 | 1064 | N | 50 | 45 | [7 empty] | 임승우 | 2 | [6 empty] | 102.6 | 12-4 | 264.89 | 0 | A |  | 1638 | 1 | 0.25 | 1557 | 0 | 59 | 9 | 222 | 3:42 | 15 | 16 | 0 | 68 |  | 35.44 | 0 | 0 | AR | 2021-12-03 21:33 | 2021-12-03 22:21 | 48 | 2021-12-03 21:20 | 61 |  |  |  |  | N | [7 empty] | 3 | 4.5 | 10.07 | 0 | 장시간 대기래들 | [22 empty] | 0.14 | 0.14 | A | [9 empty] | 415 | 0 | 284 | 52 | 0 | 339 | 0 | 1007 | 0 | 0 | 0 | 0 | 22 | 6 |  |  | 6
2021-12-03 | B67819 | 2 | 중탄소 | AE15B35C |  | Si 탈산 | B | 11 | 56 | 51600 | 91.35 | B | D |  | D | 1 |  | 1 | 1540 | 1530 | 7700 |  |  | 7700 | 81.37 | 12 | 94632 | 1617 |  | Y | 47 | 41 | [7 empty] | 임승우 | 2 | [6 empty] | 94.3 | 11-7 | 96.35 | 0 | A |  | 1632 | 1 | 0.29 | 1568 | 1.61 | 70 | 33 | 257 | 4:17 | 15 | 16 | 0 | 69 |  | 97.77 | 0 | 0 | AR | 2021-12-03 22:45 | 2021-12-03 22:57 | 12 | 2021-12-03 22:34 | 23 |  |  |  |  | N | [7 empty] | 2 | 5 | 21.05 | 0 | [23 empty] | 0.12 | 0.12 | A | [9 empty] | 488 | 0 | 261 | 52 | 0 | 302 | 0 | 803 | 0 | 0 | 0 | 0 | 0 | 15
2021-12-03 | B67820 | 2 | 중탄소 | AE15B35C |  | Si 탈산 | B | 5 | 64 | 50550 | 81.4 | D | D |  | D | 1 |  | 1 | 1540 | 1533 | 6500 |  |  | 6500 | 67.87 | 14 | 95766 | 1608 |  | Y | 38 | 36 | [7 empty] | 김규완 | 2 |  |  |  |  | Y |  |  |  | 185.54 | 0 | A |  | 1612 | 1 | 0.3 | 1554 | 1.58 | 56 | 26 | 227 | 3:47 | 15 | 17 | 0 | 70 |  | 112.34 | 0 | 0 | AR | 2021-12-03 23:45 | 2021-12-04 00:02 | 17 | 2021-12-03 23:36 | 27 |  |  |  |  | N | [7 empty] | 2 | 4.5 | 24.55 | 0 | [23 empty] | 0.08 | 0.08 | A | [9 empty] | 542 | 0 | 233 | 0 | 0 | 247 | 0 | 705 | 0 | 202 | 0 | 0 | 95 | 33
2021-12-03 | B67821 | 2 | 중탄소 | AE15B35C |  | Si 탈산 | B | 38 | 72 | 48950 | 72.9 | D | D |  | D | 1 |  | 1 | 1540 | 1529 | 5500 |  |  | 5500 | 57.05 | 14 | 96401 | 1617 |  | Y | 32 | 27 | 연주 주입온도 낮아 45톤 내려옴 |  | B67819 | 45 |  |  |  | 김규완 | 2 | [6 empty] | 100.35 | 11-10 | 39.45 | 0 | A |  | 1612 | 1 | 0.32 | 1555 | 1.58 | 57 | 23 | 206 | 3:26 | 15 | 16 | 0 | 71 | 120 | 116.54 | 0 | 0 | AR | 2021-12-04 00:36 | 2021-12-04 01:09 | 33 | 2021-12-04 00:26 | 44 |  |  |  |  | N | [7 empty] | 2 | 4.5 | 23.26 | 0 | [23 empty] | 0.12 | 0.12 | A | [9 empty] | 259 | 0 | 308 | 57 | 0 | 209 | 0 | 697 | 0 | 206 | 0 | 0 | 0 | 16
2021-12-03 | B67822 | 2 | 중탄소 | AE15B35C | TUNDISH교체전 | Si 탈산 | B | 16 | 67 | 52050 | 80 | D | D |  | D | 1 |  | 1 | 1540 | 1540 | 7300 |  |  | 7300 | 74.05 | 14 | 98584 | 1613 |  | Y | 41 | 37 | [7 empty] | 김규완 | 2 |  |  |  |  | Y |  | 96.05 | 11-7 | 100.46 | 0 | A |  | 1614 | 1 | 0.32 | 1553 | 0 | 55 | 20 | 216 | 3:36 | 15 | 16 | 0 | 72 |  | 110.57 | 0 | 0 | AR | 2021-12-04 01:44 | 2021-12-04 02:15 | 31 | 2021-12-04 01:36 | 39 |  |  |  |  | N | [8 empty] | 4.5 | 20.68 | 0 | [23 empty] | 0.07 | 0.07 | A | [9 empty] | 509 | 0 | 141 | 50 | 0 | 51 | 0 | 797 | 0 | 0 | 0 | 0 | 146 | 0
2021-12-03 | A68406 | 1 | 고탄소 | P-AE1055LSM | 연주시작 | Al 탈산 | B | 31 | 6 | 54400 | 97.32 | D | D | D |  | 2 | 1 |  | 1520 | 1579 | 7000 |  |  | 7000 | 71.71 | 12 | 97610 | 1636 | 361 | Y | 46 | 40 |  | Y |  |  |  |  | T/D 교체 첫번째 Heat | 김덕진 | 2 | [6 empty] | 93.55 | 12-6 | 0.6 | 258.45 | A |  | 1637 | 3 | 0.14 | 1582 | 1.1 | 98 | 44 | 384 | 6:24 | 25 | 25 | 1 | 0 |  | 0 |  | 400 | N2 | 2021-12-04 02:52 | 2021-12-04 03:14 | 23 | 2021-12-04 02:51 | 24 |  |  |  |  | Y |  |  |  | Y | [5 empty] | 0 | 183.52 | [19 empty] | 1.49 |  |  |  | 33.83 | 2.51 | A |  |  | 6.576 | 20.254 | 65.96 | 0.181 | 10.03 | 3.256 | 2158.73 | 0 | 0 | 789 | 44 | 0 | 127 | 0 | 1289 | 0 | 895 | 0 | 0 | 548 | 44 |  |  |  |  | 1
2021-12-03 | B67823 | 2 | 저탄소 | 20MNCRS5HM8 | TUNDISH교체 | Si 탈산 | B | 11 | 57 | 51600 | 114.73 | D | D |  | D | 1 |  | 1 | 1555 | 1579 | 9500 |  |  | 9500 | 99.36 | 12 | 95616 | 1681 |  | Y | 52 | 45 | [7 empty] | 김규완 | 2 |  |  |  |  | Y |  | 95.5 | 11-8 | 0 | 298.46 | A |  | 1678 | 1 | 0.38 | 1592 | 1.81 | 83 | 31 | 332 | 5:32 | 18 | 19 | 0 | 73 |  | 143.54 | 0 | 0 | N2 | 2021-12-04 03:18 | 2021-12-04 03:45 | 27 | 2021-12-04 02:57 | 49 |  |  |  |  | N | [7 empty] | 4 | 4.5 | 0 | 33.7 | [19 empty] | 2.17 |  |  |  | 0.5 | 0.5 | C | [9 empty] | 1473 | 304 | 0 | 672 | 0 | 0 | 0 | 700 | 0 | 0 | 0 | 0 | 165 | 0 |  |  |  |  | 1
2021-12-03 | B67824 | 2 | 저탄소 | 20MNCRS5HM8 |  | Si 탈산 | B | 5 | 65 | 50700 | 107.4 | D | D |  | D | 1 |  | 1 | 1555 | 1579 | 8600 |  |  | 8600 | 89.94 | 12 | 95616 | 1654 |  | Y | 49 | 43 | [7 empty] | 김규완 | 2 | [6 empty] | 101.3 | 12-2 | 0 | 310.59 | A |  | 1653 | 1 | 0.32 | 1585 | 1.45 | 76 | 31 | 278 | 4:38 | 18 | 19 | 0 | 74 |  | 115.13 | 0 | 0 | N2 | 2021-12-04 04:22 | 2021-12-04 04:46 | 24 | 2021-12-04 04:03 | 42 |  |  |  |  | N | [7 empty] | 4 | 4 | 0 | 27.72 | [23 empty] | 0.26 | 0.26 | A | [9 empty] | 1100 | 728 | 0 | 861 | 0 | 0 | 0 | 704 | 0 | 0 | 0 | 0 | 162 | 12
2021-12-03 | A68407 | 1 | 고탄소 | P-AE1055LSM |  | Al 탈산 | B | 37 | 1 | 54000 | 80.67 | D | D | D |  | 1 | 1 |  | 1520 | 1588 | 4300 |  |  | 4300 | 50.82 | 10 | 84610 | 1616 |  | Y | 40 | 25 | [6 empty] | 래들 대보수 1회 | 김덕진 | 2 |  |  |  |  | Y |  | 93.7 | 12-8 | 0.38 | 157.16 | A |  | 1613 | 3 | 0.13 | 1558 | 1.34 | 74 | 35 | 258 | 4:18 | 25 | 25 | 2 | 0 |  | 0 |  | 400 | N2 | 2021-12-04 04:01 | 2021-12-04 04:12 | 10 | 2021-12-04 04:01 | 11 |  |  |  |  | Y |  |  |  | Y | [5 empty] | 0 | 195.26 | [20 empty] | 1.38 |  |  | 33.88 | 3.78 | A |  |  | 5.72 | 24.081 | 60.075 | 0.395 | 10.502 | 2.494 | 2049.86 | 29 | 0 | 780 | 21 | 0 | 149 | 0 | 694 | 0 | 696 | 0 | 0 | 231 | 11
2021-12-03 | B67825 | 2 | 저탄소 | 20MNCRS5HM8 |  | Si 탈산 | B | 38 | 73 | 49800 | 108.05 | D | D |  | D | 1 |  | 1 | 1555 | 1543 | 9400 |  |  | 9400 | 98.31 | 12 | 95616 | 1648 |  | Y | 50 | 48 | [7 empty] | 김규완 | 2 |  |  |  |  | Y |  | 100.3 | 11-10 | 0 | 210.7 | A |  | 1652 | 1 | 0.3 | 1576 | 1.59 | 67 | 31 | 277 | 4:37 | 18 | 19 | 0 | 75 |  | 120.74 | 0 | 0 | N2 | 2021-12-04 05:29 | 2021-12-04 05:49 | 20 | 2021-12-04 05:10 | 39 |  |  |  |  | N | [7 empty] | 5 | 4.5 | 0 | 28.86 | [23 empty] | 0.62 | 0.62 | A | [9 empty] | 934 | 819 | 0 | 886 | 0 | 0 | 0 | 1303 | 0 | 0 | 0 | 0 | 233 | 10 |  |  | 6
2021-12-03 | A68408 | 1 | 고탄소 | P-AE1055LSM |  | Al 탈산 | B | 19 | 34 | 52500 | 75.63 | D | D | D |  | 1 | 1 |  | 1520 | 1587 | 3700 |  |  | 3700 | 43.73 | 10 | 84610 | 1597 |  | Y | 40 | 35 | [7 empty] | 김덕진 | 2 | [6 empty] | 95.6 | 12-3 | 0.11 | 138.75 | A |  | 1597 | 3 | 0.13 | 1564 | 0.92 | 80 | 39 | 104 | 1:44 | 25 | 25 | 3 | 0 |  | 0 |  | 400 | N2 | 2021-12-04 04:58 | 2021-12-04 05:14 | 16 | 2021-12-04 04:58 | 16 |  |  |  |  | Y |  |  |  | Y | [5 empty] | 0 | 171.65 | [23 empty] | 33.88 | 4.83 | A |  |  | 6.746 | 25.051 | 54.906 | 0.143 | 8.139 | 2.191 | 1862.73 | 0 | 0 | 579 | 25 | 0 | 213 | 0 | 746 | 0 | 549 | 0 | 0 | 153 | 30
2021-12-03 | A68409 | 1 | 고탄소 | P-AE1055LSM |  | Al 탈산 | B | 21 | 6 | 54000 | 76.92 | D | D | D |  | 1 | 1 |  | 1520 | 1556 | 4900 |  |  | 4900 | 57.91 | 10 | 84610 | 1608 | 360 | Y | 39 | 28 | [7 empty] | 김덕진 | 2 |  |  | Y | [5 empty] | 0 | 200.05 | A |  | 1608 | 3 | 0.13 | 1552 | 1.51 | 68 | 28 | 265 | 4:25 | 25 | 25 | 4 | 0 |  | 0 |  | 400 | N2 | 2021-12-04 05:59 | 2021-12-04 06:14 | 15 | 2021-12-04 05:58 | 16 |  |  |  |  | Y |  |  |  | Y | [5 empty] | 0 | 174.79 | [23 empty] | 34.89 | 5.37 | A |  |  | 6.682 | 27.427 | 54.313 | 0.271 | 8.128 | 1.98 | 1700.39 | 45 | 0 | 784 | 32 | 0 | 168 | 0 | 498 | 0 | 499 | 0 | 0 | 0 | 53
2021-12-03 | B67826 | 2 | 저탄소 | 20MNCRS5HM8 |  | Si 탈산 | B | 16 | 68 | 50850 | 96.47 | D | D |  | A | 1 |  | 1 | 1555 | 1565 | 7800 |  |  | 7800 | 81.58 | 12 | 95616 | 1662 |  | Y | 47 | 37 | [7 empty] | 김규완 | 2 |  |  |  |  | Y |  | 100.05 | 12-1 | 0 | 166.21 | A |  | 1631 | 1 | 0.24 | 1572 | 1.61 | 63 | 24 | 232 | 3:52 | 18 | 19 | 0 | 76 |  | 35.09 | 0 | 0 | N2 | 2021-12-04 06:31 | 2021-12-04 06:50 | 20 | 2021-12-04 06:13 | 37 |  |  |  |  | N | [7 empty] | 5 | 4.5 | 0 | 11.79 | [23 empty] | 0.35 | 0.35 | B | [9 empty] | 1196 | 701 | 0 | 334 | 0 | 0 | 0 | 201 | 0 | 0 | 0 | 0 | 107 | 0 |  |  | 6
2021-12-03 | A68410 | 1 | 고탄소 | P-AE1055LSM |  | Al 탈산 | B | 31 | 7 | 54400 | 77.32 | D | A | A |  | 1 | 1 |  | 1520 | 1549 | 5100 |  |  | 5100 | 50.23 | 12 | 101532 | 1591 |  | Y | 40 | 31 | [7 empty] | 김덕진 | 2 | [6 empty] | 100.45 | 13-4 | 0 | 163.63 | A |  | 1591 | 3 | 0.13 | 1553 | 1.06 | 69 | 30 | 285 | 4:45 | 25 | 26 | 5 | 0 |  | 0 |  | 400 | N2 | 2021-12-04 07:01 | 2021-12-04 07:20 | 18 | 2021-12-04 07:00 | 19 |  |  |  |  | Y |  |  |  | Y | [5 empty] | 0 | 168.57 | [23 empty] | 36.48 | 5.37 | A |  |  | 4.68 | 24.979 | 58.452 | 0.103 | 12.489 | 2.34 | 2021.6 | 46 | 0 | 807 | 29 | 0 | 155 | 0 | 946 | 0 | 646 | 0 | 0 | 98 | 28
2021-12-03 | B67827 | 2 | 저탄소 | 20MNCRS5HM8 |  | Si 탈산 | B | 11 | 58 | 50700 | 102.08 | D | A |  | A | 1 |  | 1 | 1555 | 1541 | 8500 |  |  | 8500 | 76.2 | 14 | 111552 | 1654 |  | Y | 44 | 42 | [7 empty] | 임현진 | 2 |  |  |  |  | Y |  | 107.4 | 12-10 | 0 | 242.56 | A |  | 1636 | 1 | 0.31 | 1571 | 1.46 | 62 | 27 | 278 | 4:38 | 18 | 19 | 0 | 77 |  | 38.15 | 0 | 0 | N2 | 2021-12-04 07:34 | 2021-12-04 07:52 | 18 | 2021-12-04 07:16 | 36 |  |  |  |  | N | [7 empty] | 5 | 4.5 | 0 | 12.45 | [23 empty] | 0.35 | 0.35 | A | [9 empty] | 885 | 822 | 180 | 398 | 0 | 0 | 0 | 699 | 0 | 0 | 0 | 0 | 105 | 5 |  |  | 6
2021-12-04 | A68411 | 1 | 고탄소 | P-AE1055LSM |  | Al 탈산 | B | 37 | 2 | 53700 | 78.3 | A | A | A |  | 1 | 1 |  | 1520 | 1544 | 5100 |  |  | 5100 | 50.23 | 12 | 101532 | 1606 |  | Y | 42 | 31 |  |  | A68408 |  |  |  |  | 조관훈 | 2 |  | Y |  |  |  |  | 97.25 | 13-2 | 0 | 121.34 | A |  | 1606 | 3 | 0.14 | 1551 | 1.49 | 67 | 29 | 239 | 3:59 | 25 | 25 | 6 | 0 |  | 0 |  | 400 | N2 | 2021-12-04 08:01 | 2021-12-04 08:23 | 22 | 2021-12-04 08:01 | 22 |  |  |  |  | Y |  |  |  | Y | [5 empty] | 0 | 171.81 | [23 empty] | 37.84 | 5.37 | A |  |  | 5.023 | 25.537 | 56.766 | 0.185 | 11.301 | 2.222 | 1979.58 | 18 | 0 | 740 | 0 | 0 | 156 | 0 | 889 | 0 | 550 | 0 | 0 | 155 | 51
2021-12-04 | B67828 | 2 | 저탄소 | 20MNCRS5HM8 |  | Si 탈산 | B | 5 | 66 | 51000 | 106.17 | A | A |  | A | 1 |  | 1 | 1555 | 1547 | 8700 |  |  | 8700 | 90.99 | 12 | 95616 | 1639 |  | Y | 46 | 45 | [7 empty] | 임현진 | 2 |  |  |  |  | Y |  | 104.1 | 12-5 | 0 | 280.83 | A |  | 1646 | 1 | 0.24 | 1580 | 1.46 | 71 | 37 | 261 | 4:21 | 18 | 19 | 0 | 78 |  | 97.38 | 0 | 0 | N2 | 2021-12-04 08:41 | 2021-12-04 08:54 | 12 | 2021-12-04 08:19 | 34 |  |  |  |  | N | [7 empty] | 5 | 5 | 0 | 26.12 | [23 empty] | 0.41 | 0.41 | A | [9 empty] | 817 | 871 | 73 | 377 | 0 | 0 | 0 | 402 | 0 | 0 | 0 | 0 | 52 | 5 |  |  | 6
2021-12-04 | A68412 | 1 | 고탄소 | P-AE1055LSM |  | Al 탈산 | B | 19 | 35 | 52100 | 76.55 | A | A | A |  | 1 | 1 |  | 1520 | 1564 | 4900 |  |  | 4900 | 57.91 | 10 | 84610 | 1607 |  | Y | 40 | 27 |  |  | A68409 |  |  |  |  | 조관훈 | 2 |  | Y | [6 empty] | 0 | 164.06 | A |  | 1607 | 3 | 0.14 | 1564 | 1.23 | 80 | 38 | 318 | 5:18 | 25 | 25 | 7 | 0 |  | 0 |  | 500 | N2 | 2021-12-04 09:02 | 2021-12-04 09:24 | 23 | 2021-12-04 09:00 | 24 |  |  |  |  | Y |  |  |  | Y | [5 empty] | 0 | 160.45 | [23 empty] | 37.87 | 28.44 | A |  |  | 5.52 | 25.634 | 55.56 | 0.168 | 10.065 | 2.167 | 1937.42 | 53 | 0 | 832 | 62 | 0 | 166 | 0 | 997 | 0 | 598 | 0 | 0 | 165 | 37
2021-12-04 | B67829 | 2 | 저탄소 | 20MNCRS5HM8 |  | Si 탈산 | B | 38 | 74 | 49300 | 101.55 | A | A |  | A | 1 |  | 1 | 1555 | 1524 | 8400 |  |  | 8400 | 87.85 | 12 | 95616 | 1648 |  | Y | 45 | 41 | [7 empty] | 임현진 | 2 | [6 empty] | 99.9 | 11-9 | 0 | 154.94 | A |  | 1651 | 1 | 0.21 | 1577 | 1.68 | 68 | 34 | 272 | 4:32 | 18 | 20 | 0 | 79 |  | 58.77 | 0 | 0 | N2 | 2021-12-04 09:36 | 2021-12-04 09:56 | 20 | 2021-12-04 09:17 | 39 |  |  |  |  | N | [7 empty] | 4 | 5 | 0 | 23.68 | [23 empty] | 0.34 | 0.34 | A | [9 empty] | 453 | 1102 | 0 | 419 | 0 | 0 | 0 | 505 | 0 | 0 | 0 | 0 | 52 | 5 |  |  | 6
2021-12-04 | A68413 | 1 | 고탄소 | P-AE1055LSM |  | Al 탈산 | B | 21 | 7 | 53800 | 79.93 | A | A | A |  | 1 | 1 |  | 1520 | 1551 | 4800 |  |  | 4800 | 56.73 | 10 | 84610 | 1598 |  | Y | 43 | 31 | [7 empty] | 조관훈 | 2 |  | Y |  |  |  |  | 99.9 | 13-4 | 0.01 | 163.47 | A |  | 1598 | 3 | 0.13 | 1551 | 1.31 | 67 | 28 | 244 | 4:04 | 25 | 25 | 8 | 0 |  | 0 |  | 500 | N2 | 2021-12-04 10:03 | 2021-12-04 10:29 | 26 | 2021-12-04 10:03 | 27 |  |  |  |  | Y |  |  |  | Y | [5 empty] | 0 | 203.39 | [23 empty] | 37.87 | 86.37 | A |  |  | 5.169 | 25.614 | 56.922 | 0.148 | 11.012 | 2.222 | 1979.58 | 60 | 0 | 848 | 0 | 0 | 158 | 0 | 795 | 0 | 596 | 0 | 0 | 136 | 50
2021-12-04 | B67830 | 2 | 저탄소 | 20MNCRS5HM8 | TUNDISH교체전 | Si 탈산 | B | 16 | 69 | 50050 | 99.3 | A | A |  | A | 1 |  | 1 | 1555 | 1542 | 8200 |  |  | 8200 | 77.51 | 14 | 105796 | 1656 |  | Y | 44 | 41 | [7 empty] | 임현진 | 2 | [6 empty] | 98.45 | 11-9 | 0 | 152.33 | A |  | 1644 | 1 | 0.25 | 1571 | 1.68 | 62 | 29 | 253 | 4:13 | 18 | 19 | 0 | 80 |  | 57.85 | 0 | 0 | N2 | 2021-12-04 10:33 | 2021-12-04 10:55 | 22 | 2021-12-04 10:16 | 40 |  |  |  |  | N | [7 empty] | 4 | 5 | 0.22 | 17.51 | [23 empty] | 0.38 | 0.38 | A | [9 empty] | 919 | 854 | 0 | 584 | 0 | 0 | 0 | 505 | 0 | 0 | 0 | 0 | 51 | 22 |  |  | 6
2021-12-04 | A68414 | 1 | 고탄소 | P-AE1055LSM |  | Al 탈산 | B | 31 | 8 | 53900 | 78.03 | A | A | A |  | 1 | 1 |  | 1520 | 1546 | 4300 |  |  | 4300 | 42.35 | 12 | 101532 | 1579 |  | Y | 41 | 24 | [7 empty] | 조관훈 | 2 |  | Y |  |  |  |  | 99.25 | 13-3 | 0.03 | 187.26 | A |  | 1579 | 3 | 0.13 | 1544 | 0.95 | 60 | 23 | 312 | 5:12 | 25 | 25 | 9 | 0 |  | 0 |  | 350 | N2 | 2021-12-04 11:00 | 2021-12-04 11:31 | 31 | 2021-12-04 11:00 | 32 |  |  |  |  | Y |  |  |  | Y | [5 empty] | 0 | 153.84 | [23 empty] | 37.87 | 87.52 | A |  |  | 4.199 | 27.757 | 54.908 | 0.485 | 13.076 | 1.978 | 1899.91 | 90 | 0 | 828 | 29 | 0 | 182 | 0 | 497 | 0 | 401 | 0 | 0 | 105 | 79
2021-12-04 | B67831 | 2 | 중탄소 | AE15B34M | TUNDISH교체 | Si 탈산 | B | 11 | 59 | 50050 | 104.75 | A | A |  | A | 1 |  | 1 | 1540 | 1563 | 7300 |  |  | 7300 | 77.65 | 12 | 94008 | 1670 |  | Y | 42 | 38 | [7 empty] | 임현진 | 2 |  |  |  |  | Y |  | 98.75 | 12-1 | 155.31 | 0 | A |  | 1651 | 1 | 0.25 | 1579 | 1.33 | 82 | 34 | 227 | 3:47 | 15 | 21 | 0 | 81 |  | 48.26 | 0 | 0 | AR | 2021-12-04 11:46 | 2021-12-04 12:17 | 32 | 2021-12-04 11:29 | 48 |  |  |  |  | N | [7 empty] | 4 | 4.5 | 17.3 | 0 | [16 empty] | 0.6 |  |  | 1.58 |  |  |  | 0.43 | 0.43 | A | [9 empty] | 168 | 0 | 366 | 13 | 0 | 86 | 0 | 654 | 0 | 208 | 0 | 0 | 49 | 13 |  |  | 6 |  | 1
2021-12-04 | A68415 | 1 | 고탄소 | P-AE1055LSM |  | Al 탈산 | B | 37 | 3 | 0 | 71.42 | A | A | A |  | 1 | 1 |  | 1520 | 1547 | 4100 |  |  | 4100 | 40.38 | 12 | 101532 | 1587 |  | Y | 40 | 23 | [7 empty] | 정용태 | 2 |  | Y | [6 empty] | 0 | 137.11 | A |  | 1576 | 3 | 0.12 | 1544 | 1.03 | 60 | 19 | 165 | 2:45 | 25 | 26 | 10 | 0 |  | 0 |  | 300 | N2 | 2021-12-04 12:02 | 2021-12-04 12:34 | 32 | 2021-12-04 12:02 | 32 |  |  |  |  | Y |  |  |  | Y | [5 empty] | 0 | 110.43 | [23 empty] | 37.87 | 92.54 | A |  |  | 4.936 | 28.267 | 55.045 | 0.137 | 11.151 | 1.947 | 1828.31 | 107 | 0 | 806 | 27 | 0 | 160 | 0 | 603 | 0 | 399 | 0 | 0 | 78 | 47
2021-12-04 | B67832 | 2 | 중탄소 | AE15B34M |  | Si 탈산 | B | 5 | 67 | 50250 | 88.83 | A | A |  | A | 1 |  | 1 | 1540 | 1589 | 5400 |  |  | 5400 | 57.86 | 12 | 93334 | 1640 |  | Y | 41 | 35 | [7 empty] | 임현진 | 2 | [6 empty] | 101.75 | 12-3 | 211.41 | 0 | A |  | 1635 | 1 | 0.26 | 1565 | 1.71 | 68 | 43 | 317 | 5:17 | 15 | 16 | 0 | 82 |  | 51.42 | 0 | 0 | AR | 2021-12-04 12:46 | 2021-12-04 13:19 | 32 | 2021-12-04 12:35 | 43 |  |  |  |  | N | [7 empty] | 4 | 4.5 | 19.81 | 0 | [23 empty] | 0.36 | 0.36 | A | [9 empty] | 177 | 0 | 212 | 11 | 0 | 285 | 0 | 500 | 0 | 206 | 0 | 0 | 0 | 10 |  |  | 6
2021-12-04 | A68416 | 1 | 고탄소 | P-AE1055LSM |  | Al 탈산 | B | 19 | 36 | 52000 | 84.23 | A | A | A |  | 1 | 1 |  | 1520 | 1572 | 4600 |  |  | 4600 | 47.85 | 12 | 96134 | 1595 |  | Y | 41 | 26 | [7 empty] | 조관훈 | 2 |  |  | Y |  |  |  | 106.2 | 13-3 | 0.23 | 131.23 | A |  | 1595 | 3 | 0.12 | 1545 | 1.14 | 61 | 23 | 325 | 5:25 | 25 | 29 | 11 | 0 |  | 0 |  | 300 | N2 | 2021-12-04 13:15 | 2021-12-04 13:37 | 22 | 2021-12-04 13:15 | 22 |  |  |  |  | Y |  |  |  | Y | [5 empty] | 0 | 11.13 | [25 empty] | A |  |  | 4.924 | 28.064 | 54.95 | 0.104 | 11.159 | 1.958 | 1828.31 | 115 | 0 | 873 | 32 | 0 | 166 | 0 | 500 | 0 | 400 | 0 | 0 | 144 | 39
2021-12-04 | B67833 | 2 | 중탄소 | AE15B34M |  | Si 탈산 | B | 38 | 75 | 49300 | 89.32 | A | A |  | A | 1 |  | 1 | 1540 | 1533 | 6000 |  |  | 6000 | 61.82 | 12 | 97050 | 1626 |  | Y | 38 | 32 | [7 empty] | 임현진 | 2 |  |  |  |  | Y |  | 101.7 | 12-1 | 196.99 | 0 | A |  | 1619 | 1 | 0.24 | 1565 | 1.38 | 68 | 33 | 264 | 4:24 | 15 | 17 | 0 | 83 |  | 55.71 | 0 | 0 | AR | 2021-12-04 13:55 | 2021-12-04 14:24 | 29 | 2021-12-04 13:38 | 47 | [12 empty] | 10 |  | 19.12 | 0 | [23 empty] | 0.35 | 0.35 | A | [9 empty] | 162 | 0 | 186 | 12 | 0 | 216 | 0 | 497 | 0 | 208 | 0 | 0 | 0 | 5
2021-12-04 | A68417 | 1 | 고탄소 | P-AE1055LSM |  | Al 탈산 | B | 21 | 8 | 53800 | 81.65 | A | A | C |  | 1 | 1 |  | 1520 | 1530 | 5400 |  |  | 5400 | 53.19 | 12 | 101532 | 1592 |  | Y | 41 | 30 | [7 empty] | 정용태 | 3 |  | Y | [6 empty] | 0 | 196.29 | A |  | 1592 | 3 | 0.12 | 1549 | 1.05 | 65 | 27 | 378 | 6:18 | 25 | 26 | 12 | 0 |  | 0 |  | 300 | N2 | 2021-12-04 14:26 | 2021-12-04 14:47 | 21 | 2021-12-04 14:25 | 22 |  |  |  |  | Y |  |  |  | Y | [5 empty] | 0 | 157.16 | [23 empty] | 37.87 | 95.52 | A |  |  | 5.051 | 26.505 | 55.039 | 0.142 | 10.896 | 2.076 | 1937.42 | 62 | 0 | 838 | 31 | 0 | 152 | 0 | 692 | 0 | 400 | 0 | 0 | 166 | 46
2021-12-04 | B67834 | 2 | 중탄소 | AE15B34M | 잔강최소화전 | Si 탈산 | B | 16 | 70 | 49750 | 84.75 | A | C |  | C | 1 |  | 1 | 1540 | 1541 | 6100 |  |  | 6100 | 63.32 | 12 | 96342 | 1631 |  | Y | 41 | 33 | [7 empty] | 임현진 | 2 |  |  |  |  | Y |  |  |  | 184.67 | 0 | A |  | 1623 | 1 | 0.24 | 1562 | 1.67 | 65 | 26 | 322 | 5:22 | 15 | 16 | 0 | 84 |  | 35.15 | 0 | 0 | AR | 2021-12-04 14:49 | 2021-12-04 15:28 | 39 | 2021-12-04 14:38 | 50 | [12 empty] | 1 |  | 10.17 | 0 | [23 empty] | 0.05 | 0.05 | A | [9 empty] | 139 | 0 | 155 | 52 | 0 | 204 | 0 | 509 | 0 | 209 | 0 | 0 | 0 | 21
2021-12-04 | A68418 | 1 | 고탄소 | P-AE1055LSM |  | Al 탈산 | B | 31 | 9 | 53400 | 83.68 | C | C | C |  | 1 | 1 |  | 1520 | 1539 | 5700 |  |  | 5700 | 67.37 | 10 | 84610 | 1602 |  | Y | 43 | 33 | [7 empty] | 이호남 | 2 |  | Y |  |  |  |  | 102.8 | 13-6 | 0.25 | 127.3 | A |  | 1602 | 3 | 0.12 | 1556 | 1.15 | 72 | 34 | 276 | 4:36 | 25 | 26 | 13 | 0 |  | 0 |  | 300 | N2 | 2021-12-04 15:32 | 2021-12-04 15:52 | 20 | 2021-12-04 15:31 | 21 |  |  |  |  | Y |  |  |  | Y | [5 empty] | 0 | 157.79 | [23 empty] | 39 | 96.19 | A |  |  | 5.381 | 24.679 | 57.509 | 0.113 | 10.687 | 2.33 | 2016.63 | 105 | 0 | 746 | 73 | 0 | 139 | 0 | 993 | 0 | 348 | 0 | 0 | 0 | 38
2021-12-04 | B67835 | 2 | 중탄소 | SBC70L | 잔강최소화 | Al 탈산 | B | 11 | 60 | 50700 | 91.65 | C | C |  | C | 1 |  | 1 | 1540 | 1519 | 7000 |  |  | 7000 | 73.27 | 12 | 95532 | 1637 |  | Y | 40 | 36 | [7 empty] | 추창도 | 2 | [6 empty] | 97.2 | 11-9 | 186.08 | 0 | A |  | 1631 | 1 | 0.25 | 1568 | 1.66 | 70 | 19 | 188 | 3:08 | 20 | 21 | 0 | 85 |  | 49.12 | 0 | 0 | AR | 2021-12-04 16:09 | 2021-12-04 16:48 | 39 | 2021-12-04 15:55 | 53 |  |  |  |  | N | [8 empty] | 5 | 14.35 | 0 | [19 empty] | 0.54 |  |  |  | 0 | 0 | A | [9 empty] | 0 | 0 | 602 | 61 | 0 | 264 | 0 | 703 | 0 | 314 | 0 | 0 | 52 | 38
2021-12-04 | A68419 | 1 | 고탄소 | P-AE1055LSM |  | Al 탈산 | B | 37 | 4 | 53500 | 91.2 | C | C | C |  | 1 | 1 |  | 1520 | 1551 | 6000 |  |  | 6000 | 64.47 | 11 | 93071 | 1599 |  | Y | 51 | 33 | [7 empty] | 이호남 | 2 |  | Y |  |  |  |  | 101.9 | 13-7 | 26.34 | 159.94 | A |  | 1599 | 3 | 0.11 | 1548 | 1.31 | 64 | 29 | 312 | 5:12 | 25 | 25 | 14 | 0 |  | 0 |  | 999 | N2 | 2021-12-04 16:40 | 2021-12-04 17:01 | 21 | 2021-12-04 16:38 | 23 |  |  |  |  | Y |  |  |  | Y | [5 empty] | 0 | 179.83 | [23 empty] | 0.09 | 0 | B |  |  | 4.886 | 24.717 | 58.927 | 0.203 | 12.06 | 2.384 | 2049.86 | 65 | 0 | 811 | 26 | 0 | 171 | 0 | 1347 | 0 | 600 | 0 | 0 | 267 | 72
2021-12-04 | B67836 | 2 | 중탄소 | SBC70L |  | Al 탈산 | B | 5 | 68 | 49200 | 93.7 | C | C |  | C | 1 |  | 1 | 1540 | 1579 | 5800 |  |  | 5800 | 60.71 | 12 | 95532 | 1630 |  | Y | 37 | 33 | [7 empty] | 추창도 | 2 | [8 empty] | 183.32 | 0 | A |  | 1637 | 1 | 0.27 | 1571 | 1.49 | 73 | 36 | 183 | 3:03 | 20 | 22 | 0 | 86 |  | 56.13 | 0 | 0 | AR | 2021-12-04 17:11 | 2021-12-04 17:44 | 33 | 2021-12-04 16:53 | 51 |  |  |  |  | N | [7 empty] | 11 | 4.3 | 16.69 | 0 | [20 empty] | 0.7 |  |  | 0.38 | 0.38 | A | [9 empty] | 0 | 0 | 601 | 50 | 0 | 249 | 0 | 501 | 0 | 205 | 0 | 0 | 31 | 0
2021-12-04 | A68420 | 1 | 고탄소 | P-AE1055LSM |  | Al 탈산 | B | 19 | 37 | 51600 | 75.43 | C | C | C |  | 1 | 1 |  | 1520 | 1571 | 4000 |  |  | 4000 | 42.98 | 11 | 93071 | 1595 |  | Y | 40 | 33 | [7 empty] | 이호남 | 2 |  | Y |  |  |  |  | 98.95 | 12-6 | 12.09 | 64.09 | A |  | 1595 | 3 | 0.12 | 1552 | 1.23 | 68 | 25 | 305 | 5:05 | 25 | 25 | 15 | 0 |  | 0 |  | 300 | N2 | 2021-12-04 17:30 | 2021-12-04 18:07 | 37 | 2021-12-04 17:29 | 38 |  |  |  |  | Y |  |  |  | Y | [5 empty] | 0 | 128.6 | [23 empty] | 1.16 | 0 | B |  |  | 4.151 | 29.216 | 54.452 | 0.112 | 13.117 | 1.863 | 1844.26 | 0 | 0 | 1281 | 24 | 0 | 163 | 0 | 498 | 0 | 596 | 0 | 0 | 0 | 19
2021-12-04 | B67837 | 2 | 중탄소 | SBC70L |  | Al 탈산 | B | 38 | 76 | 49550 | 108.22 | C | C |  | C | 1 |  | 1 | 1540 | 1557 | 6000 |  |  | 6000 | 63.64 | 12 | 94277 | 1626 |  | Y | 40 | 32 | [7 empty] | 추창도 | 2 |  |  |  |  | Y |  |  |  | 141.16 | 0 | A |  | 1629 | 1 | 0.24 | 1562 | 1.57 | 64 | 31 | 186 | 3:06 | 20 | 21 | 0 | 87 | 80 | 77.96 | 0 | 0 | AR | 2021-12-04 18:23 | 2021-12-04 18:48 | 24 | 2021-12-04 17:50 | 58 |  |  |  |  | N | [7 empty] | 19 | 4.8 | 20.03 | 0 | [20 empty] | 0.42 |  |  | 0.71 | 0.71 | A | [9 empty] | 0 | 0 | 1008 | 100 | 0 | 230 | 0 | 508 | 0 | 311 | 0 | 0 | 37 | 0
2021-12-04 | A68421 | 1 | 고탄소 | P-AE1055LSM |  | Al 탈산 | B | 21 | 9 | 53800 | 78.78 | C | C | C |  | 1 | 1 |  | 1520 | 1556 | 4900 |  |  | 4900 | 48.26 | 12 | 101532 | 1588 |  | Y | 40 | 31 | [7 empty] | 이호남 | 2 | [6 empty] | 104.95 | 13-9 | 0 | 96.39 | A |  | 1588 | 3 | 0.12 | 1546 | 1.05 | 62 | 23 | 342 | 5:42 | 25 | 25 | 16 | 0 |  | 0 |  | 250 | N2 | 2021-12-04 18:45 | 2021-12-04 19:14 | 28 | 2021-12-04 18:45 | 28 |  |  |  |  | Y |  |  |  | Y | [5 empty] | 0 | 138.13 | [23 empty] | 1.98 | 11.04 | A |  |  | 5.006 | 27.484 | 56.507 | 0.187 | 11.287 | 2.055 | 1888.12 | 16 | 0 | 844 | 36 | 0 | 187 | 0 | 697 | 0 | 595 | 0 | 0 | 97 | 73
2021-12-04 | B67838 | 2 | 중탄소 | SBC70L | 연주종료 | Al 탈산 | B | 16 | 71 | 50050 | 88.2 | C | C |  | C | 1 |  | 1 | 1540 | 1555 | 6300 |  |  | 6300 | 69.01 | 12 | 91292 | 1638 |  | Y | 41 | 34 | [7 empty] | 추창도 | 2 |  |  |  |  | Y |  |  |  | 190 | 0 | A |  | 1633 | 1 | 0.25 | 1564 | 1.7 | 66 | 28 | 186 | 3:06 | 20 | 22 | 0 | 88 |  | 37.67 | 0 | 0 | AR | 2021-12-04 19:03 | 2021-12-04 19:54 | 50 | 2021-12-04 18:53 | 61 |  |  |  |  | N | [7 empty] | 2 | 5 | 12.6 | 0 | [20 empty] | 0.7 |  |  | 0.08 | 0.08 | A | [9 empty] | 0 | 0 | 605 | 21 | 0 | 256 | 0 | 504 | 0 | 357 | 0 | 0 | 70 | 39
2021-12-04 | A68422 | 1 | 고탄소 | P-AE1055LSM |  | Al 탈산 | B | 31 | 10 | 53700 | 79.25 | C | C | C |  | 1 | 1 |  | 1520 | 1527 | 5800 |  |  | 5800 | 57.12 | 12 | 101532 | 1598 |  | Y | 41 | 32 | [7 empty] | 이호남 | 2 |  | Y |  |  |  |  | 105.95 | 13-10 | 0.01 | 93.18 | A |  | 1598 | 3 | 0.12 | 1549 | 1.29 | 65 | 26 | 303 | 5:03 | 25 | 25 | 17 | 0 |  | 0 |  | 300 | N2 | 2021-12-04 19:45 | 2021-12-04 20:23 | 38 | 2021-12-04 19:44 | 39 |  |  |  |  | Y |  |  |  | Y | [5 empty] | 0 | 143.31 | [23 empty] | 1.98 | 12.31 | A |  |  | 4.538 | 27.62 | 56.943 | 0.092 | 12.548 | 2.061 | 1946.29 | 19 | 0 | 794 | 47 | 0 | 191 | 0 | 655 | 0 | 497 | 0 | 0 | 98 | 36
2021-12-04 | B67839 | 2 | 중탄소 | SM45C |  | Si 탈산 | B | 16 | 72 | 50600 | 128.17 | C | D |  | D | 2 |  | 2 | 1540 | 1526 | 8100 | 8700 |  | 16800 | 391.97 | 6 | 42860 | 1630 |  | Y | 79 | 65 | 래들 교반가스 나오지 않아 래들 교체 | Y | [5 empty] | 추창도 | 2 |  |  |  |  | Y |  | 94.2 | 11-4 | 0 | 153.49 | A |  | 1638 | 1 | 0.35 | 1558 | 0 | 65 | 40 | 321 | 5:21 | 15 | 21 | 0 | 90 |  | 338.12 | 0 | 0 | N2 | 2021-12-05 01:11 | 2021-12-05 01:25 | 15 | 2021-12-05 01:00 | 25 | [12 empty] | 3 |  | 0 | 85.13 | [23 empty] | 0.3 | 0.3 | A | [9 empty] | 0 | 0 | 0 | 45 | 0 | 174 | 0 | 697 | 0 | 202 | 0 | 0 | 59 | 67 |  |  | 4
2021-12-04 | A68423 | 1 | 고탄소 | P-AE1055LSM |  | Al 탈산 | B | 37 | 5 | 53700 | 81.62 | C | C | C |  | 1 | 1 |  | 1520 | 1576 | 4100 |  |  | 4100 | 48.46 | 10 | 84610 | 1590 |  | Y | 42 | 29 | [7 empty] | 이호남 | 2 |  | Y |  |  |  |  | 100.15 | 13-4 | 9.74 | 78.23 | A |  | 1590 | 3 | 0.12 | 1546 | 1.1 | 62 | 22 | 297 | 4:57 | 25 | 25 | 18 | 0 |  | 0 |  | 300 | N2 | 2021-12-04 20:51 | 2021-12-04 21:28 | 37 | 2021-12-04 20:51 | 37 |  |  |  |  | Y |  |  |  | Y | [5 empty] | 0 | 154.22 | [23 empty] | 1.98 | 44.28 | A |  |  | 3.972 | 28.749 | 55.17 | 0.295 | 13.889 | 1.919 | 1899.91 | 0 | 0 | 757 | 36 | 0 | 172 | 0 | 845 | 0 | 598 | 0 | 0 | 98 | 59
2021-12-04 | B67840 | 2 | 중탄소 | SM45CB | 연주시작 | Si 탈산 | B | 11 | 62 | 51750 | 99.37 | C | D |  | D | 2 |  | 2 | 1540 | 1602 | 5800 | 6700 |  | 12500 | 87.25 | 20 | 143272 | 1650 |  | Y | 41 | 34 | 교반가스 불량으로 래들교체 | Y | [5 empty] | 추창도 | 2 |  |  |  |  | Y |  | 94.05 | 11-6 | 1.01 | 83.35 | A |  | 1636 | 1 | 0.24 | 1581 | 0.92 | 88 | 54 | 995 | 16:35 | 14 | 15 | 0 | 90 |  | 94.89 | 0 | 0 | N2 | 2021-12-05 00:01 | 2021-12-05 00:24 | 24 | 2021-12-04 23:52 | 32 |  |  |  |  | N | [9 empty] | 0 | 26.42 | [16 empty] | 0.5 |  |  | 1.18 |  | Y |  | 0 | 0 | A | [9 empty] | 0 | 0 | 232 | 49 | 0 | 167 | 0 | 702 | 0 | 311 | 0 | 0 | 55 | 43 |  |  |  |  | 1
2021-12-04 | A68424 | 1 | 고탄소 | P-AE1055LSM |  | Al 탈산 | B | 19 | 38 | 51900 | 96.33 | C | C | D |  | 1 | 1 |  | 1520 | 1535 | 5300 |  |  | 5300 | 52.2 | 12 | 101532 | 1597 | 361 | Y | 62 | 30 | [17 empty] | 0 | 64.21 | A |  | 1597 | 3 | 0.14 | 1556 | 1.17 | 72 | 35 | 282 | 4:42 | 25 | 26 | 19 | 0 |  | 0 |  | 600 | N2 | 2021-12-04 22:09 | 2021-12-04 22:30 | 20 | 2021-12-04 22:09 | 20 |  |  |  |  | Y |  |  |  | Y | [5 empty] | 0 | 206.99 | [23 empty] | 3.04 | 45.55 | B |  |  | 4.418 | 28.654 | 55.706 | 0.064 | 12.608 | 1.944 | 1899.91 | 0 | 0 | 697 | 41 | 0 | 209 | 0 | 952 | 0 | 702 | 0 | 0 | 152 | 26
2021-12-04 | B67841 | 2 | 고탄소 | P-AE1055LSM | TUNDISH교체전 | Al 탈산 | B | 11 | 63 | 50350 | 97.17 | C | D | D |  | 1 | 1 |  | 1530 | 1562 | 6100 |  |  | 6100 | 64.33 | 12 | 94819 | 1598 |  | Y | 55 | 35 | [15 empty] | 102.45 | 12-4 | 0 | 255.54 | A |  | 1598 | 3 | 0.15 | 1558 | 0.93 | 74 | 37 | 331 | 5:31 | 25 | 25 | 20 | 0 |  | 0 |  | 500 | N2 | 2021-12-04 22:54 | 2021-12-04 23:36 | 42 | 2021-12-04 22:53 | 43 |  |  |  |  | Y |  |  |  | Y | [5 empty] | 0 | 240.92 | [23 empty] | 3.29 | 46.16 | A | [9 empty] | 0 | 0 | 0 | 24 | 0 | 303 | 0 | 1499 | 0 | 201 | 0 | 0 | 90 | 51
2021-12-04 | A68425 | 1 | 중탄소 | DCK45M2 | TUNDISH교체 | Si 탈산 | B | 21 | 10 | 53700 | 137.77 | C | D | D |  | 1 | 1 |  | 1530 | 1572 | 7200 |  |  | 7200 | 70.91 | 12 | 101532 | 1636 |  | Y | 89 | 50 | [7 empty] | 이호남 | 2 | [6 empty] | 100.65 | 13-4 | 158.31 | 40.06 | A |  | 1629 | 3 | 0.16 | 1595 | 0.69 | 104 | 42 | 277 | 4:37 | 15 | 20 | 21 | 0 |  | 0 |  | 500 | AR | 2021-12-05 00:04 | 2021-12-05 01:05 | 61 | 2021-12-05 00:03 | 62 |  |  |  |  | Y |  |  |  | Y | [5 empty] | 113.62 | 138.49 | [19 empty] | 1.94 |  |  |  | 4.38 | 46.71 | A | [9 empty] | 20 | 0 | 676 | 26 | 0 | 129 | 0 | 496 | 0 | 396 | 0 | 0 | 64 | 15 |  |  |  |  | 1
2021-12-04 | A68426 | 1 | 중탄소 | DCK45M2 |  | Si 탈산 | B | 31 | 11 | 53700 | 81.27 | D | D | D |  | 1 | 1 |  | 1530 | 1552 | 5000 |  |  | 5000 | 59.09 | 10 | 84610 | 1608 |  | Y | 43 | 24 | A68423,A68424 | [6 empty] | 김덕진 | 2 |  | Y |  |  |  |  | 100.3 | 13-3 | 187.73 | 0 | A |  | 1608 | 3 | 0.16 | 1566 | 1.11 | 75 | 29 | 245 | 4:05 | 15 | 16 | 22 | 0 |  | 0 |  | 500 | AR | 2021-12-05 01:08 | 2021-12-05 02:05 | 57 | 2021-12-05 01:07 | 58 |  |  |  |  | Y |  |  |  | Y | [5 empty] | 99.89 | 107.64 | [23 empty] | 5.9 | 46.71 | A | [9 empty] | 53 | 0 | 663 | 0 | 0 | 139 | 0 | 495 | 0 | 395 | 0 | 0 | 74 | 46
2021-12-04 | B67842 | 2 | 중탄소 | SM45C |  | Si 탈산 | B | 5 | 70 | 49950 | 78.97 | D | D |  | D | 1 |  | 1 | 1540 | 1519 | 6300 |  |  | 6300 | 43.62 | 18 | 144415 | 1613 |  | Y | 36 | 33 | [7 empty] | 김규완 | 2 |  |  |  |  | Y |  | 93.55 | 11-4 | 0 | 23.42 | A |  | 1612 | 1 | 0.28 | 1612 | 0 | 119 | 25 | 374 | 6:14 | 15 | 16 | 0 | 91 |  | 199.96 | 0 | 0 | N2 | 2021-12-05 02:16 | 2021-12-05 02:25 | 9 | 2021-12-05 02:07 | 18 | [14 empty] | 0 | 39.08 | [23 empty] | 0 | 0 | B | [9 empty] | 151 | 0 | 407 | 53 | 0 | 208 | 0 | 696 | 0 | 205 | 0 | 0 | 53 | 61
2021-12-04 | A68427 | 1 | 중탄소 | DCK45M2 |  | Si 탈산 | B | 37 | 6 | 54300 | 86.35 | D | D | D |  | 1 | 1 |  | 1530 | 1569 | 4400 |  |  | 4400 | 52 | 10 | 84610 | 1597 |  | Y | 40 | 22 | [7 empty] | 김덕진 | 2 |  | Y |  |  | N |  | 100.75 | 13-5 | 158 | 0 | A |  | 1584 | 3 | 0.14 | 1553 | 0.66 | 62 | 18 | 248 | 4:08 | 15 | 15 | 23 | 0 |  | 0 |  | 300 | AR | 2021-12-05 02:25 | 2021-12-05 03:08 | 43 | 2021-12-05 02:25 | 43 | [14 empty] | 59.45 | 160.46 | [23 empty] | 7.6 | 46.71 | A | [9 empty] | 137 | 18 | 755 | 9 | 0 | 169 | 0 | 493 | 0 | 400 | 0 | 0 | 63 | 30
2021-12-04 | A68428 | 1 | 중탄소 | SM45CM3 |  | Al 탈산 | B | 19 | 39 | 51400 | 70.62 | D | D | D |  | 1 | 1 |  | 1530 | 1528 | 5100 |  |  | 5100 | 123.1 | 5 | 41430 | 1585 |  | Y | 45 | 25 | [7 empty] | 김덕진 | 2 |  |  | Y |  |  |  | 110.7 | 13-8 | 3.86 | 137.04 | A |  | 1585 | 3 | 0.15 | 1567 | 0.69 | 76 | 31 | 292 | 4:52 | 15 | 15 | 24 | 0 |  | 0 |  | 1100 | N2 | 2021-12-05 03:10 | 2021-12-05 03:36 | 25 | 2021-12-05 03:10 | 26 | [14 empty] | 0 | 153.48 | [23 empty] | 8.58 | 46.71 | B | [9 empty] | 155 | 25 | 1062 | 22 | 0 | 130 | 0 | 500 | 0 | 400 | 0 | 0 | 0 | 22
2021-12-04 | B67843 | 2 | 중탄소 | DCK45M2 |  | Si 탈산 | B | 11 | 64 | 50000 | 96 | D | D |  | D | 1 |  | 1 | 1540 | 1539 | 6900 |  |  | 6900 | 67.96 | 12 | 101532 | 1617 |  | Y | 44 | 39 | [7 empty] | 김규완 | 2 | [6 empty] | 99.7 | 12-1 | 69.38 | 26.83 | A |  | 1623 | 1 | 0.27 | 1561 | 0 | 70 | 29 | 241 | 4:01 | 15 | 16 | 0 | 92 |  | 61.49 | 0 | 0 | AR | 2021-12-05 03:39 | 2021-12-05 04:10 | 31 | 2021-12-05 03:27 | 43 |  |  |  |  | Y | [7 empty] | 4 | 4.5 | 16.41 | 0.03 | [23 empty] | 0.04 | 0.04 | B | [9 empty] | 51 | 0 | 262 | 10 | 0 | 127 | 0 | 701 | 0 | 206 | 0 | 0 | 55 | 33 |  |  | 4
2021-12-04 | B67844 | 2 | 중탄소 | SM45CM3 |  | Al 탈산 | B | 38 | 78 | 48750 | 73.43 | D | D |  | D | 1 |  | 1 | 1540 | 1532 | 5200 |  |  | 5200 | 55.13 | 12 | 94320 | 1614 | 713 | Y | 35 | 27 | [7 empty] | 김규완 | 2 |  |  |  |  | Y |  |  |  | 0 | 43.05 | A |  | 1607 | 1 | 0.21 | 1607 | 0 | 116 | 28 | 283 | 4:43 | 15 | 16 | 0 | 93 |  | 102.94 | 0 | 0 | N2 | 2021-12-05 04:29 | 2021-12-05 04:47 | 19 | 2021-12-05 04:21 | 26 |  |  |  |  | N | [8 empty] | 5.5 | 0 | 22.75 | [23 empty] | 0 | 0 | A | [9 empty] | 66 | 0 | 203 | 24 | 0 | 140 | 0 | 799 | 0 | 209 | 0 | 0 | 56 | 90
2021-12-04 | A68429 | 1 | 중탄소 | DCK45M2 |  | Si 탈산 | B | 21 | 11 | 53200 | 63.9 | D | D | D |  | 1 | 1 |  | 1530 | 1565 | 4100 |  |  | 4100 | 48.46 | 10 | 84610 | 1605 |  | Y | 38 | 20 | [7 empty] | 김덕진 | 2 |  | Y |  |  |  |  | 97.7 | 12-10 | 148.32 | 0 | A |  | 1595 | 3 | 0.17 | 1559 | 1.38 | 68 | 25 | 307 | 5:07 | 15 | 15 | 25 | 0 |  | 0 |  | 500 | AR | 2021-12-05 04:31 | 2021-12-05 05:11 | 41 | 2021-12-05 04:31 | 41 |  |  |  |  | Y |  |  |  | Y | [5 empty] | 104.45 | 27.31 | [23 empty] | 9.43 | 54.48 | A | [9 empty] | 152 | 0 | 758 | 0 | 0 | 128 | 0 | 338 | 0 | 400 | 0 | 0 | 75 | 24
2021-12-04 | B67845 | 2 | 중탄소 | SM45CM3 |  | Al 탈산 | B | 16 | 73 | 49700 | 76.93 | D | D |  | D | 1 |  | 1 | 1540 | 1532 | 5500 |  |  | 5500 | 55.77 | 15 | 98611 | 1604 |  | Y | 36 | 31 |  |  | B67842 | 01 |  |  |  | 김규완 | 2 |  | Y | [6 empty] | 0.03 | 33.99 | A |  | 1600 | 1 | 0.26 | 1543 | 0 | 52 | 19 | 331 | 5:31 | 15 | 16 | 0 | 94 |  | 61.42 | 0 | 0 | N2 | 2021-12-05 05:31 | 2021-12-05 05:47 | 16 | 2021-12-05 05:20 | 27 |  |  |  |  | N | [7 empty] | 2 | 4.5 | 0 | 13.84 | [23 empty] | 0.15 | 0.15 | A | [9 empty] | 18 | 0 | 207 | 37 | 0 | 142 | 0 | 695 | 0 | 200 | 0 | 0 | 100 | 92
2021-12-04 | A68430 | 1 | 중탄소 | DCK45M2 |  | Si 탈산 | B | 31 | 12 | 53800 | 70.1 | D | D | D |  | 1 | 1 |  | 1530 | 1565 | 4100 |  |  | 4100 | 40.38 | 12 | 101532 | 1603 |  | Y | 39 | 21 | [7 empty] | 김덕진 | 2 |  |  | Y |  |  |  | 108 | 14-1 | 145.29 | 0 | A |  | 1603 | 3 | 0.15 | 1561 | 1.45 | 70 | 26 | 253 | 4:13 | 15 | 16 | 26 | 0 |  | 0 |  | 500 | AR | 2021-12-05 05:35 | 2021-12-05 06:11 | 36 | 2021-12-05 05:33 | 38 |  |  |  |  | Y |  |  |  | Y | [5 empty] | 100.49 | 51.9 | [23 empty] | 0.01 | 0 | A | [9 empty] | 187 | 23 | 852 | 29 | 0 | 128 | 0 | 399 | 0 | 300 | 0 | 0 | 74 | 7
2021-12-04 | B67846 | 2 | 중탄소 | SM45CM3 |  | Al 탈산 | B | 5 | 71 | 51300 | 79.62 | D | A |  | A | 1 |  | 1 | 1540 | 1530 | 6200 |  |  | 6200 | 65.68 | 15 | 94391 | 1603 |  | Y | 41 | 35 |  |  | A68428 | 07 |  |  |  | 김규완 | 2 | [8 empty] | 69.73 | 13.56 | A |  | 1599 | 1 | 0.19 | 1559 | 1.29 | 68 | 26 | 248 | 4:08 | 15 | 16 | 0 | 95 |  | 66.92 | 0 | 0 | N2 | 2021-12-05 06:42 | 2021-12-05 07:01 | 19 | 2021-12-05 06:34 | 27 |  |  |  |  | N | [8 empty] | 5 | 0 | 15 | [23 empty] | 0 | 0 | B | [9 empty] | 74 | 0 | 0 | 46 | 0 | 161 | 0 | 701 | 0 | 201 | 0 | 0 | 49 | 33 |  |  | 6
2021-12-04 | A68431 | 1 | 중탄소 | DCK45M2 |  | Si 탈산 | B | 37 | 7 | 53700 | 67.87 | D | A | A |  | 1 | 1 |  | 1530 | 1547 | 4500 |  |  | 4500 | 44.32 | 12 | 101532 | 1593 |  | Y | 40 | 23 | [7 empty] | 김덕진 | 2 |  |  | Y |  |  |  | 107 | 14-2 | 174.68 | 0 | A |  | 1593 | 3 | 0.16 | 1558 | 1.3 | 67 | 22 | 259 | 4:19 | 15 | 15 | 27 | 0 |  | 0 |  | 510 | AR | 2021-12-05 06:35 | 2021-12-05 07:19 | 44 | 2021-12-05 06:34 | 45 |  |  |  |  | Y |  |  |  | Y | [5 empty] | 101.42 | 41.82 | [23 empty] | 1.38 | 0 | A | [9 empty] | 91 | 0 | 734 | 0 | 0 | 147 | 0 | 400 | 0 | 294 | 0 | 0 | 0 | 36
2021-12-05 | A68432 | 1 | 중탄소 | DCK45M2 | TUNDISH교체전 | Si 탈산 | B | 19 | 40 | 51300 | 67.07 | A | A | A |  | 1 | 1 |  | 1530 | 1537 | 5300 |  |  | 5300 | 53.19 | 12 | 99646 | 1604 |  | Y | 41 | 29 | [7 empty] | 정용태 | 2 |  | Y |  |  |  |  | 104.6 | 13-1 | 166.75 | 0 | A |  | 1604 | 3 | 0.15 | 1565 | 1.5 | 74 | 23 | 257 | 4:17 | 15 | 15 | 28 | 0 |  | 0 |  | 400 | AR | 2021-12-05 07:35 | 2021-12-05 08:25 | 50 | 2021-12-05 07:35 | 50 |  |  |  |  | Y |  |  |  | Y | [5 empty] | 81.39 | 35.05 | [23 empty] | 2.71 | 0 | B | [9 empty] | 77 | 0 | 757 | 30 | 0 | 149 | 0 | 498 | 0 | 400 | 0 | 0 | 67 | 0
2021-12-05 | B67847 | 2 | 중탄소 | SM45CM3 |  | Al 탈산 | B | 11 | 65 | 50150 | 83.98 | A | A |  | A | 1 |  | 1 | 1540 | 1536 | 5900 |  |  | 5900 | 62.99 | 13 | 93664 | 1621 |  | Y | 39 | 31 |  |  | B67844 | 05 |  |  |  | 임현진 | 2 |  | Y | [6 empty] | 0 | 201.75 | A |  | 1608 | 1 | 0.24 | 1557 | 1.47 | 66 | 28 | 285 | 4:45 | 15 | 16 | 0 | 96 |  | 74.37 | 0 | 0 | N2 | 2021-12-05 07:53 | 2021-12-05 08:17 | 25 | 2021-12-05 07:41 | 36 |  |  |  |  | N | [7 empty] | 2 | 4.5 | 0 | 17.37 | [23 empty] | 0.17 | 0.17 | A | [9 empty] | 64 | 0 | 0 | 242 | 0 | 197 | 0 | 705 | 0 | 312 | 0 | 0 | 102 | 10 |  |  | 6
2021-12-05 | A68433 | 1 | 고탄소 | P-STB3D | TUNDISH교체 | Si 탈산 | B | 21 | 12 | 53300 | 91.52 | A | A | A |  | 1 | 1 |  | 1520 | 1564 | 7600 |  |  | 7600 | 74.85 | 12 | 101532 | 1583 |  | Y | 53 | 43 | [7 empty] | 정용태 | 2 |  |  | Y |  |  |  | 107.5 | 14-1 | 227.94 | 0 | A |  | 1583 | 3 | 0.14 | 1542 | 1.08 | 92 | 34 | 267 | 4:27 | 30 | 25 | 29 | 0 |  | 0 |  | 400 | AR | 2021-12-05 09:01 | 2021-12-05 09:50 | 52 | 2021-12-05 09:00 | 53 |  |  |  |  | Y |  |  |  | Y | [5 empty] | 93.21 | 46 | [19 empty] | 1.79 |  |  |  | 4.95 | 0 | A |  |  | 9.492 | 23.472 | 56.434 | 0.109 | 5.945 | 2.404 | 1818.57 | 0 | 182 | 909 | 492 | 0 | 0 | 0 | 1043 | 0 | 597 | 0 | 0 | 279 | 40 |  |  |  |  | 1
2021-12-05 | B67848 | 2 | 중탄소 | SM45CM3 | TUNDISH교체전 | Al 탈산 | B | 38 | 79 | 49400 | 77.8 | A | A |  | A | 1 |  | 1 | 1540 | 1565 | 4700 |  |  | 4700 | 60.87 | 10 | 77219 | 1620 |  | Y | 38 | 26 | [7 empty] | 임현진 | 2 | [8 empty] | 0 | 201.57 | A |  | 1607 | 1 | 0.23 | 1557 | 1.67 | 66 | 26 | 325 | 5:25 | 15 | 16 | 0 | 97 |  | 52.24 | 0 | 0 | N2 | 2021-12-05 08:51 | 2021-12-05 09:24 | 32 | 2021-12-05 08:41 | 43 |  |  |  |  | N | [7 empty] | 2 | 5 | 0 | 19.49 | [23 empty] | 0.21 | 0.21 | A | [9 empty] | 44 | 0 | 0 | 46 | 0 | 186 | 0 | 647 | 0 | 201 | 0 | 0 | 47 | 11 |  |  | 6
2021-12-05 | B67849 | 2 | 중탄소 | AE4330VM2 | TUNDISH교체 | Al 탈산 | B | 16 | 74 | 49800 | 104.45 | A | A |  | A | 1 |  | 1 | 1540 | 1541 | 9700 |  |  | 9700 | 103.66 | 13 | 93572 | 1644 |  | Y | 51 | 49 | [7 empty] | 임현진 | 2 | [6 empty] | 102.9 | 12-2 | 234.65 | 0 | A |  | 1642 | 1 | 0.23 | 1577 | 1.46 | 84 | 33 | 321 | 5:21 | 18 | 21 | 0 | 98 |  | 28.62 | 0 | 0 | AR | 2021-12-05 10:20 | 2021-12-05 10:48 | 27 | 2021-12-05 10:08 | 40 |  |  |  |  | Y | [7 empty] | 1 | 5 | 11.22 | 0 | [16 empty] | 0.6 |  |  | 1.85 |  |  |  | 0.08 | 0.08 | B | [9 empty] | 1489 | 0 | 337 | 96 | 0 | 338 | 0 | 1218 | 0 | 205 | 0 | 0 | 132 | 0 |  |  | 11 |  | 1
2021-12-05 | A68434 | 1 | 고탄소 | P-STB3D |  | Si 탈산 | B | 31 | 13 | 53900 | 86.03 | A | A | A |  | 1 | 1 |  | 1520 | 1531 | 7000 |  |  | 7000 | 68.94 | 12 | 101532 | 1563 |  | Y | 48 | 40 | [7 empty] | 정용태 | 3 |  | Y |  |  |  |  | 103.25 | 13-6 | 217.72 | 0 | A |  | 1563 | 3 | 0.14 | 1525 | 1.06 | 75 | 30 | 268 | 4:28 | 30 | 26 | 30 | 0 |  | 0 |  | 400 | AR | 2021-12-05 10:15 | 2021-12-05 10:59 | 44 | 2021-12-05 10:13 | 46 |  |  |  |  | Y |  |  |  | Y | [5 empty] | 122.02 | 30.57 | [23 empty] | 0.01 | 0 | A |  |  | 10.186 | 22.58 | 57.15 | 0.091 | 5.61 | 2.531 | 1886.61 | 0 | 86 | 802 | 602 | 0 | 0 | 0 | 1098 | 0 | 797 | 0 | 0 | 243 | 50 |  |  |  | 0
2021-12-05 | B67850 | 2 | 중탄소 | AE4330VM2 |  | Al 탈산 | B | 5 | 72 | 49350 | 98.98 | A | A |  | A | 1 |  | 1 | 1540 | 1521 | 8700 |  |  | 8700 | 93.68 | 15 | 92872 | 1606 |  | Y | 48 | 42 | [7 empty] | 임승우 | 2 | [6 empty] | 108.25 | 12-8 | 302.86 | 0 | A |  | 1618 | 1 | 0.19 | 1553 | 1.61 | 60 | 24 | 337 | 5:37 | 18 | 19 | 0 | 99 |  | 29.16 | 0 | 0 | AR | 2021-12-05 11:34 | 2021-12-05 11:54 | 20 | 2021-12-05 11:20 | 33 |  |  |  |  | Y | [7 empty] | 2 | 4.5 | 17.75 | 0 | [20 empty] | 0.99 |  |  | 0.13 | 0.13 | A | [9 empty] | 2731 | 0 | 525 | 72 | 0 | 307 | 0 | 1002 | 0 | 212 | 0 | 0 | 152 | 0
2021-12-05 | A68435 | 1 | 고탄소 | P-STB3D |  | Si 탈산 | B | 37 | 8 | 53600 | 87.77 | A | A | A |  | 1 | 1 |  | 1520 | 1543 | 6800 |  |  | 6800 | 80.37 | 10 | 84610 | 1549 |  | Y | 49 | 43 | [7 empty] | 정용태 | 3 |  |  | Y |  |  |  | 108.65 | 14-3 | 188.57 | 0 | A |  | 1549 | 3 | 0.14 | 1521 | 0.72 | 71 | 31 | 257 | 4:17 | 30 | 25 | 31 | 0 |  | 0 |  | 400 | AR | 2021-12-05 11:25 | 2021-12-05 12:02 | 37 | 2021-12-05 11:25 | 37 |  |  |  |  | Y |  |  |  | Y | [5 empty] | 0.13 | 0 | [23 empty] | 3.72 | 0 | A |  |  | 11.394 | 20.629 | 58.13 | 0.067 | 5.101 | 2.817 | 1861.89 | 0 | 46 | 921 | 554 | 0 | 0 | 0 | 1194 | 0 | 898 | 0 | 0 | 391 | 39
2021-12-05 | B67851 | 2 | 중탄소 | AE4330VM2 |  | Al 탈산 | B | 11 | 66 | 50500 | 95.87 | A | A |  | A | 1 |  | 1 | 1540 | 1545 | 8100 |  |  | 8100 | 86.65 | 14 | 93479 | 1616 |  | Y | 51 | 40 |  |  | B67848 | 05 |  |  |  | 임승우 | 2 | [6 empty] | 109.9 | 13-1 | 135.64 | 0 | A |  | 1595 | 1 | 0.21 | 1545 | 1.16 | 52 | 14 | 252 | 4:12 | 18 | 19 | 0 | 100 |  | 20.06 | 0 | 0 | AR | 2021-12-05 12:32 | 2021-12-05 13:04 | 32 | 2021-12-05 12:24 | 40 |  |  |  |  | Y | [8 empty] | 5 | 7.31 | 0 | [20 empty] | 1.2 |  |  | 0.08 | 0.08 | B | [9 empty] | 1371 | 138 | 508 | 83 | 0 | 352 | 0 | 1002 | 0 | 206 | 0 | 0 | 156 | 0 |  |  | 9
2021-12-05 | A68436 | 1 | 고탄소 | P-STB3D |  | Si 탈산 | B | 19 | 41 | 51700 | 85.65 | A | A | A |  | 1 | 1 |  | 1520 | 1558 | 5900 |  |  | 5900 | 58.11 | 12 | 101532 | 1569 | 340 | Y | 41 | 38 | [7 empty] | 정용태 | 3 |  | Y |  |  |  |  | 103.3 | 12-9 | 215.93 | 0 | A |  | 1569 | 3 | 0.14 | 1523 | 1.05 | 73 | 35 | 260 | 4:20 | 30 | 25 | 32 | 0 |  | 0 |  | 400 | AR | 2021-12-05 12:38 | 2021-12-05 13:12 | 33 | 2021-12-05 12:38 | 34 |  |  |  |  | Y |  |  |  | Y | [5 empty] | 120.68 | 78.95 | [23 empty] | 8.07 | 0 | A |  |  | 13.066 | 20.038 | 56.447 | 0.065 | 4.32 | 2.816 | 1741.83 | 0 | 40 | 768 | 540 | 0 | 0 | 0 | 948 | 0 | 699 | 0 | 0 | 147 | 38 |  |  |  | 0
2021-12-05 | B67852 | 2 | 중탄소 | AE4330VM2 |  | Al 탈산 | B | 38 | 80 | 49300 | 89.42 | A | A |  | A | 1 |  | 1 | 1540 | 1544 | 7700 |  |  | 7700 | 81.67 | 11 | 94281 | 1600 | 357 | Y | 45 | 40 |  |  | B67849 | 05 |  |  |  | 임현진 | 2 |  |  | Y |  | Y |  | 110.7 | 12-8 | 266.38 | 0 | A |  | 1598 | 1 | 0.19 | 1548 | 1.32 | 55 | 11 | 309 | 5:09 | 18 | 18 | 0 | 101 |  | 30.84 | 0 | 0 | AR | 2021-12-05 13:36 | 2021-12-05 14:14 | 38 | 2021-12-05 13:29 | 45 | [14 empty] | 10.35 | 0 | [20 empty] | 0.99 |  |  | 0 | 0 | B | [9 empty] | 1480 | 0 | 705 | 76 | 0 | 342 | 0 | 1297 | 0 | 207 | 0 | 0 | 50 | 0
2021-12-05 | A68437 | 1 | 고탄소 | P-STB3D |  | Si 탈산 | B | 21 | 13 | 52800 | 95.72 | A | A | A |  | 1 | 1 |  | 1520 | 1563 | 6600 |  |  | 6600 | 65 | 12 | 101532 | 1558 |  | Y | 50 | 38 | [7 empty] | 정용태 | 2 |  |  | Y | [5 empty] | 218.18 | 0 | A |  | 1558 | 3 | 0.13 | 1520 | 0.86 | 70 | 34 | 242 | 4:02 | 30 | 25 | 33 | 0 |  | 0 |  | 300 | AR | 2021-12-05 13:45 | 2021-12-05 14:14 | 29 | 2021-12-05 13:43 | 31 |  |  |  |  | Y |  |  |  | Y | [5 empty] | 89.17 | 83.37 | [23 empty] | 0.05 | 0 | A |  |  | 13.957 | 18.066 | 58.9 | 0.07 | 4.22 | 3.26 | 1903.35 | 0 | 22 | 826 | 569 | 0 | 0 | 0 | 1008 | 0 | 599 | 0 | 0 | 215 | 71
2021-12-05 | B67853 | 2 | 중탄소 | AE4330VM2 |  | Al 탈산 | B | 16 | 75 | 49650 | 106.03 | A | A |  | C | 1 |  | 1 | 1540 | 1537 | 8400 |  |  | 8400 | 85.1 | 13 | 98712 | 1636 |  | Y | 51 | 42 |  |  | B67850 | 05 |  |  |  | 임현진 | 1 |  |  | Y |  | Y |  | 102.75 | 12-2 | 347.34 | 0 | A |  | 1630 | 1 | 0.25 | 1554 | 1.5 | 61 | 25 | 592 | 9:52 | 18 | 19 | 0 | 102 |  | 36.87 | 0 | 0 | AR | 2021-12-05 14:54 | 2021-12-05 15:16 | 22 | 2021-12-05 14:41 | 35 | [12 empty] | 6 |  | 15.78 | 0 | [20 empty] | 0.83 |  |  | 0.31 | 0.31 | B | [9 empty] | 1259 | 64 | 403 | 274 | 0 | 344 | 0 | 1253 | 0 | 208 | 0 | 0 | 134 | 0 |  |  | 13
2021-12-05 | A68438 | 1 | 고탄소 | P-STB3D |  | Si 탈산 | B | 31 | 14 | 53300 | 92.2 | A | C | C |  | 1 | 1 |  | 1520 | 1545 | 7000 |  |  | 7000 | 68.94 | 12 | 101532 | 1551 |  | Y | 53 | 40 | [7 empty] | 정용태 | 2 |  |  | Y |  |  |  | 110.3 | 14-3 | 233.44 | 0 | A |  | 1557 | 3 | 0.15 | 1523 | 0.87 | 73 | 32 | 257 | 4:17 | 30 | 25 | 34 | 0 |  | 0 |  | 500 | AR | 2021-12-05 14:44 | 2021-12-05 15:25 | 41 | 2021-12-05 14:44 | 42 |  |  |  |  | Y |  |  |  | Y | [5 empty] | 140.76 | 53.02 | [23 empty] | 3.84 | 0 | A |  |  | 14.021 | 17.376 | 59.998 | 0.082 | 4.279 | 3.452 | 1960.21 | 0 | 17 | 909 | 472 | 0 | 0 | 0 | 1092 | 0 | 853 | 0 | 0 | 341 | 0
2021-12-05 | B67854 | 2 | 중탄소 | AE4330VM2 |  | Al 탈산 | B | 5 | 73 | 49500 | 106.68 | C | C |  | C | 1 |  | 1 | 1540 | 1565 | 7700 |  |  | 7700 | 82.2 | 13 | 93678 | 1626 |  | Y | 49 | 39 |  |  | B67851 | 05 |  |  |  | 추창도 | 2 |  |  | Y |  |  |  | 114.1 | 13-3 | 321.49 | 0 | A |  | 1612 | 1 | 0.23 | 1554 | 1.09 | 61 | 28 | 513 | 8:33 | 18 | 18 | 0 | 103 |  | 26.59 | 0 | 0 | AR | 2021-12-05 16:09 | 2021-12-05 16:24 | 16 | 2021-12-05 15:58 | 26 |  |  |  |  | Y | [8 empty] | 3.3 | 10.14 | 0 | [20 empty] | 1.05 |  |  | 0.24 | 0.24 | A | [9 empty] | 1526 | 0 | 765 | 63 | 0 | 319 | 0 | 1000 | 0 | 312 | 0 | 0 | 106 | 83 |  |  | 9
2021-12-05 | A68439 | 1 | 고탄소 | P-STB3D |  | Si 탈산 | B | 37 | 9 | 53600 | 77.57 | C | C | C |  | 1 | 1 |  | 1520 | 1554 | 5000 |  |  | 5000 | 59.09 | 10 | 84610 | 1552 |  | Y | 41 | 28 | [7 empty] | 양성호 | 2 |  | Y |  |  |  |  | 92.1 | 12-4 | 178.07 | 0 | A |  | 1561 | 3 | 0.13 | 1520 | 1.21 | 70 | 32 | 252 | 4:12 | 30 | 25 | 35 | 0 |  | 0 |  | 400 | AR | 2021-12-05 15:47 | 2021-12-05 16:33 | 46 | 2021-12-05 15:45 | 48 |  |  |  |  | Y |  |  |  | Y | [5 empty] | 120.01 | 24.47 | [23 empty] | 0.2 | 0 | A |  |  | 14.567 | 18.558 | 56.414 | 0.083 | 3.872 | 3.039 | 1717.79 | 0 | 43 | 1205 | 54 | 0 | 0 | 0 | 779 | 0 | 545 | 0 | 0 | 97 | 54
2021-12-05 | B67855 | 2 | 중탄소 | AE4330VM2 |  | Al 탈산 | B | 11 | 67 | 50050 | 105.85 | C | C |  | C | 1 |  | 1 | 1540 | 1535 | 8400 |  |  | 8400 | 80.46 | 14 | 104400 | 1625 |  | Y | 52 | 41 | 연주 온도저하로 15톤 잔탕합탕 |  | B67852 | 15 |  |  |  | 추창도 | 2 |  |  | Y | [5 empty] | 215.84 | 0 | A |  | 1623 | 1 | 0.24 | 1561 | 1.33 | 68 | 29 | 667 | 11:07 | 18 | 18 | 0 | 104 |  | 45.87 | 0 | 0 | AR | 2021-12-05 17:14 | 2021-12-05 17:38 | 24 | 2021-12-05 17:02 | 36 |  |  |  |  | Y | [9 empty] | 21.92 | 0 | [20 empty] | 0.77 |  |  | 0.27 | 0.27 | A | [9 empty] | 1335 | 0 | 519 | 26 | 0 | 282 | 0 | 1000 | 0 | 314 | 0 | 0 | 153 | 40 |  |  | 9
2021-12-05 | A68440 | 1 | 고탄소 | P-STB3D | TUNDISH교체전 | Si 탈산 | B | 19 | 42 | 51800 | 82.77 | C | C | C |  | 1 | 1 |  | 1520 | 1545 | 5600 |  |  | 5600 | 61.5 | 12 | 91059 | 1559 |  | Y | 45 | 31 | [7 empty] | 양성호 | 2 |  | Y |  |  |  |  | 101.95 | 12-8 | 171 | 0 | A |  | 1550 | 3 | 0.13 | 1516 | 0.92 | 66 | 30 | 251 | 4:11 | 30 | 25 | 36 | 0 |  | 0 |  | 350 | AR | 2021-12-05 17:01 | 2021-12-05 17:31 | 29 | 2021-12-05 17:01 | 30 |  |  |  |  | Y |  |  |  | Y | [5 empty] | 104.49 | 43.02 | [23 empty] | 4.43 | 0 | A |  |  | 16.526 | 17.266 | 57.133 | 0.16 | 3.457 | 3.308 | 1687.5 | 0 | 19 | 1341 | 50 | 0 | 0 | 0 | 692 | 0 | 489 | 0 | 0 | 98 | 50
2021-12-05 | B67856 | 2 | 중탄소 | AE4330VM2 |  | Al 탈산 | B | 38 | 81 | 48900 | 98.75 | C | C |  | C | 1 |  | 1 | 1540 | 1570 | 7600 |  |  | 7600 | 69.54 | 15 | 109289 | 1609 |  | Y | 42 | 37 |  |  | B67853 | 05 |  |  |  | 추창도 | 2 |  |  |  |  | Y |  |  |  | 219.27 | 0 | A |  | 1624 | 1 | 0.24 | 1557 | 1.42 | 64 | 28 | 607 | 10:07 | 18 | 18 | 0 | 105 |  | 37.25 | 0 | 0 | AR | 2021-12-05 18:25 | 2021-12-05 18:49 | 23 | 2021-12-05 18:12 | 37 | [12 empty] | 4 |  | 13.91 | 0 | [20 empty] | 0.78 |  |  | 0.18 | 0.18 | A | [9 empty] | 1521 | 0 | 682 | 43 | 0 | 317 | 0 | 1009 | 0 | 313 | 0 | 0 | 111 | 32 |  |  | 15
2021-12-05 | A68441 | 1 | 고탄소 | SP-STB2 | TUNDISH교체 | Al 탈산 | B | 21 | 14 | 53200 | 92.17 | C | C | C |  | 1 | 1 |  | 1520 | 1545 | 7400 |  |  | 7400 | 87.46 | 10 | 84610 | 1591 |  | Y | 49 | 42 | [7 empty] | 양성호 | 2 |  | Y |  |  |  |  | 108.95 | 14-2 | 198.45 | 0 | A |  | 1589 | 3 | 0.15 | 1543 | 1.07 | 88 | 39 | 305 | 5:05 | 25 | 25 | 37 | 0 |  | 0 |  | 600 | AR | 2021-12-05 18:28 | 2021-12-05 18:58 | 32 | 2021-12-05 18:27 | 33 |  |  |  |  | Y |  |  |  | Y | [5 empty] | 162.24 | 69.78 | [19 empty] | 1.7 |  |  |  | 15.76 | 0 | A |  |  | 16.646 | 17.248 | 57.339 | 0.078 | 3.444 | 3.324 | 1687.5 | 0 | 61 | 257 | 24 | 0 | 0 | 0 | 794 | 0 | 544 | 0 | 0 | 98 | 30 |  |  |  | 0 | 1
2021-12-05 | B67857 | 2 | 중탄소 | AE4330VM2 | TUNDISH교체전 | Al 탈산 | B | 16 | 76 | 49700 | 111.93 | C | C |  | C | 1 |  | 1 | 1540 | 1554 | 8900 |  |  | 8900 | 94.63 | 14 | 94055 | 1616 |  | Y | 52 | 45 | [7 empty] | 추창도 | 2 |  |  |  |  | Y |  | 103.5 | 12-2 | 263.79 | 0 | A |  | 1641 | 1 | 0.22 | 1569 | 1.38 | 76 | 38 | 785 | 13:05 | 18 | 19 | 0 | 106 |  | 30.88 | 0 | 0 | AR | 2021-12-05 19:43 | 2021-12-05 20:04 | 21 | 2021-12-05 19:28 | 36 | [12 empty] | 8 |  | 14.54 | 0 | [20 empty] | 0.88 |  |  | 0.29 | 0.29 | A | [9 empty] | 1535 | 0 | 686 | 45 | 0 | 322 | 0 | 1010 | 0 | 311 | 0 | 0 | 119 | 38 |  |  | 15
2021-12-05 | A68442 | 1 | 고탄소 | SP-STB2 |  | Al 탈산 | B | 31 | 15 | 53600 | 99.5 | C | C | C |  | 1 | 1 |  | 1520 | 1558 | 6600 |  |  | 6600 | 65 | 12 | 101532 | 1545 |  | Y | 52 | 40 | [7 empty] | 양성호 | 2 |  | Y |  |  |  |  | 109.45 | 14-2 | 136.73 | 0 | A |  | 1566 | 3 | 0.15 | 1525 | 0.89 | 70 | 34 | 280 | 4:40 | 25 | 26 | 38 | 0 |  | 0 |  | 600 | AR | 2021-12-05 19:41 | 2021-12-05 20:06 | 25 | 2021-12-05 19:40 | 27 |  |  |  |  | Y |  |  |  | Y | [5 empty] | 181.62 | 92.36 | [20 empty] | 0.84 |  |  | 20.96 | 0 | A |  |  | 16.593 | 16.618 | 58.512 | 0.104 | 3.526 | 3.521 | 1781.6 | 0 | 38 | 242 | 24 | 0 | 0 | 0 | 896 | 0 | 709 | 0 | 0 | 247 | 15 |  |  |  | 0
2021-12-05 | B67858 | 2 | 저탄소 | SBC90B3 | TUNDISH교체 | Al 탈산 | B | 5 | 74 | 49000 | 115.8 | C | C |  | C | 1 |  | 1 | 1555 | 1565 | 9800 |  |  | 9800 | 100.11 | 12 | 97896 | 1661 |  | Y | 56 | 48 | [7 empty] | 추창도 | 2 | [6 empty] | 110.3 | 12-9 | 230.98 | 0 | A |  | 1666 | 1 | 0.3 | 1589 | 1.38 | 88 | 0 | 588 | 9:48 | 18 | 21 | 0 | 107 |  | 39.24 | 0 | 0 | AR | 2021-12-05 20:57 | 2021-12-05 21:33 | 36 | 2021-12-05 20:44 | 49 |  |  |  |  | Y | [7 empty] | 7 | 4 | 14.52 | 0 | [16 empty] | 1 |  |  | 2.14 | 0.81 |  |  | 0.41 | 0.41 | B | [9 empty] | 1637 | 0 | 0 | 2095 | 0 | 281 | 0 | 809 | 0 | 311 | 0 | 0 | 59 | 20 |  |  | 19 |  | 1
2021-12-05 | A68443 | 1 | 고탄소 | SP-STB2 |  | Al 탈산 | B | 37 | 10 | 52600 | 81.28 | C | C | C |  | 1 | 1 |  | 1520 | 1541 | 5600 |  |  | 5600 | 55.16 | 12 | 101532 | 1557 |  | Y | 43 | 31 | [7 empty] | 양성호 | 2 |  | Y | [6 empty] | 134.29 | 0 | A |  | 1560 | 3 | 0.15 | 1523 | 0.97 | 68 | 24 | 253 | 4:13 | 25 | 26 | 39 | 0 |  | 0 |  | 500 | AR | 2021-12-05 20:32 | 2021-12-05 21:13 | 41 | 2021-12-05 20:31 | 42 |  |  |  |  | Y |  |  |  | Y | [5 empty] | 150.81 | 42.33 | [20 empty] | 0.68 |  |  | 25.43 | 0 | A |  |  | 16.715 | 16.045 | 58.66 | 0.119 | 3.509 | 3.655 | 1781.6 | 0 | 20 | 165 | 8 | 0 | 0 | 0 | 906 | 0 | 646 | 0 | 0 | 221 | 30 |  |  |  | 0
2021-12-05 | A68444 | 1 | 고탄소 | STB2 |  | Al 탈산 | B | 19 | 43 | 51900 | 88.6 | C | C | C |  | 1 | 1 |  | 1520 | 1533 | 5500 |  |  | 5500 | 65 | 10 | 84610 | 1567 |  | Y | 44 | 34 | [7 empty] | 양성호 | 2 |  | Y |  |  |  |  | 100.35 | 12-6 | 244.31 | 0 | A |  | 1556 | 3 | 0.13 | 1516 | 0.89 | 60 | 24 | 277 | 4:37 | 25 | 26 | 40 | 0 |  | 0 |  | 400 | AR | 2021-12-05 21:48 | 2021-12-05 22:18 | 29 | 2021-12-05 21:48 | 29 |  |  |  |  | Y |  |  |  | Y | [5 empty] | 0.14 | 0 | [20 empty] | 1.091 |  |  | 29.82 | 0 | A | [9 empty] | 0 | 40 | 294 | 40 | 0 | 116 | 0 | 695 | 0 | 496 | 0 | 0 | 147 | 0
2021-12-05 | B67859 | 2 | 저탄소 | SBC90B3 |  | Al 탈산 | B | 11 | 68 | 49950 | 95.62 | C | C |  | C | 1 |  | 1 | 1555 | 1595 | 7200 |  |  | 7200 | 73.55 | 12 | 97896 | 1646 |  | Y | 41 | 36 | [7 empty] | 추창도 | 2 | [6 empty] | 109.65 | 12-10 | 168.89 | 0 | A |  | 1641 | 1 | 0.25 | 1572 | 1.45 | 71 | 26 | 518 | 8:38 | 18 | 19 | 0 | 108 |  | 29.23 | 0 | 0 | AR | 2021-12-05 21:56 | 2021-12-05 22:41 | 46 | 2021-12-05 21:43 | 59 | [14 empty] | 11.4 | 0 | [20 empty] | 0.72 |  |  | 0.19 | 0.19 | A | [9 empty] | 1565 | 0 | 0 | 2060 | 0 | 265 | 0 | 853 | 0 | 312 | 0 | 0 | 62 | 13 |  |  | 15
2021-12-05 | A68445 | 1 | 고탄소 | STB2 |  | Al 탈산 | B | 21 | 15 | 52500 | 75.63 | C | D | D |  | 1 | 1 |  | 1520 | 1538 | 5300 |  |  | 5300 | 52.2 | 12 | 101532 | 1565 |  | Y | 42 | 33 | [7 empty] | 양성호 | 2 |  | Y | [6 empty] | 73.38 | 0 | A |  | 1565 | 3 | 0.15 | 1527 | 1.19 | 71 | 28 | 128 | 2:08 | 25 | 25 | 41 | 0 |  | 0 |  | 450 | AR | 2021-12-05 22:43 | 2021-12-05 23:19 | 36 | 2021-12-05 22:41 | 38 |  |  |  |  | Y |  |  |  | Y | [5 empty] | 115.95 | 23.84 | [20 empty] | 1.102 |  |  | 0.02 | 0 | A | [9 empty] | 0 | 0 | 227 | 24 | 0 | 115 | 0 | 753 | 0 | 555 | 0 | 0 | 152 | 0
2021-12-05 | B67860 | 2 | 저탄소 | SBC90B3 |  | Al 탈산 | B | 38 | 82 | 48550 | 108.08 | C | D |  | D | 1 |  | 1 | 1555 | 1604 | 7300 |  |  | 7300 | 74.57 | 12 | 97896 | 1635 |  | Y | 47 | 35 | [7 empty] | 김규완 | 2 |  |  |  |  | Y |  | 109.85 | 12-7 | 207.19 | 0 | A |  | 1615 | 1 | 0.25 | 1561 | 0.94 | 60 | 34 | 225 | 3:45 | 18 | 21 | 0 | 109 |  | 40.16 | 0 | 0 | AR | 2021-12-05 23:16 | 2021-12-05 23:49 | 33 | 2021-12-05 23:05 | 44 |  |  |  |  | Y | [7 empty] | 2 | 3.5 | 15.58 | 0 | [20 empty] | 0.71 |  |  | 0.1 | 0.1 | A | [9 empty] | 1596 | 0 | 393 | 1681 | 0 | 279 | 0 | 960 | 0 | 309 | 0 | 0 | 120 | 0 |  |  | 11
2021-12-05 | B67861 | 2 | 저탄소 | SBC90B3 |  | Al 탈산 | B | 16 | 77 | 49400 | 102.82 | D | D |  | D | 1 |  | 1 | 1555 | 1587 | 7200 |  |  | 7200 | 73.55 | 12 | 97896 | 1645 |  | Y | 47 | 38 | [7 empty] | 김규완 | 2 |  |  |  |  | Y |  | 102.2 | 12-1 | 237.3 | 0 | A |  | 1628 | 1 | 0.31 | 1564 | 1.24 | 63 | 26 | 348 | 5:48 | 18 | 19 | 0 | 110 | 40 | 44.26 | 0 | 0 | AR | 2021-12-06 00:10 | 2021-12-06 01:00 | 50 | 2021-12-05 23:58 | 61 |  |  |  |  | Y | [7 empty] | 3 | 4.5 | 12.61 | 0 | [20 empty] | 0.5 |  |  | 0.18 | 0.18 | A | [9 empty] | 1607 | 0 | 510 | 1013 | 0 | 189 | 0 | 955 | 0 | 204 | 0 | 0 | 181 | 0 |  |  | 14
2021-12-05 | A68446 | 1 | 고탄소 | STB2 |  | Al 탈산 | B | 31 | 16 | 53800 | 91.02 | D | D | D |  | 1 | 1 |  | 1520 | 1538 | 5000 |  |  | 5000 | 49.25 | 12 | 101532 | 1562 |  | Y | 46 | 28 | [7 empty] | 김덕진 | 2 |  | Y |  |  |  |  | 105.05 | 13-7 | 190.96 | 0 | A |  | 1562 | 3 | 0.14 | 1515 | 1.04 | 59 | 26 | 167 | 2:47 | 25 | 26 | 42 | 0 |  | 0 |  | 450 | AR | 2021-12-05 23:58 | 2021-12-06 00:21 | 23 | 2021-12-05 23:58 | 23 |  |  |  |  | Y |  |  |  | Y | [5 empty] | 128.64 | 97.15 | [20 empty] | 0.752 |  |  | 1.59 | 0 | A | [9 empty] | 0 | 0 | 237 | 37 | 0 | 128 | 0 | 496 | 0 | 397 | 0 | 0 | 0 | 70
2021-12-05 | A68447 | 1 | 고탄소 | STB2 |  | Al 탈산 | B | 37 | 11 | 54000 | 68.75 | D | D | D |  | 1 | 1 |  | 1520 | 1573 | 3800 |  |  | 3800 | 44.91 | 10 | 84610 | 1564 |  | Y | 40 | 27 | [7 empty] | 김덕진 | 2 |  | Y | [6 empty] | 199.54 | 0 | A |  | 1564 | 3 | 0.15 | 1519 | 1.55 | 63 | 21 | 123 | 2:03 | 25 | 25 | 43 | 0 |  | 0 |  | 450 | AR | 2021-12-06 00:46 | 2021-12-06 01:27 | 41 | 2021-12-06 00:46 | 41 |  |  |  |  | Y |  |  |  | Y | [5 empty] | 124.61 | 8.11 | [20 empty] | 1.195 |  |  | 2.58 | 0 | A | [9 empty] | 0 | 0 | 191 | 38 | 0 | 128 | 0 | 498 | 0 | 397 | 0 | 0 | 0 | 60
2021-12-05 | B67862 | 2 | 저탄소 | SBC90B3 |  | Al 탈산 | B | 5 | 75 | 48700 | 94.35 | D | D |  | D | 1 |  | 1 | 1555 | 1539 | 8200 |  |  | 8200 | 77.32 | 13 | 106054 | 1633 |  | Y | 45 | 40 | [7 empty] | 김규완 | 2 | [6 empty] | 98.2 | 11-8 | 275.6 | 0 | A |  | 1629 | 1 | 0.36 | 1566 | 1.53 | 65 | 30 | 340 | 5:40 | 18 | 19 | 0 | 111 |  | 80.64 | 0 | 0 | AR | 2021-12-06 01:30 | 2021-12-06 02:04 | 34 | 2021-12-06 01:18 | 46 |  |  |  |  | Y | [7 empty] | 3 | 5 | 21.09 | 0 | [20 empty] | 0.42 |  |  | 0.21 | 0.21 | A | [9 empty] | 1521 | 0 | 339 | 1133 | 0 | 194 | 0 | 804 | 0 | 202 | 0 | 0 | 103 | 6 |  |  | 17
2021-12-05 | A68448 | 1 | 고탄소 | STB2 |  | Al 탈산 | B | 19 | 44 | 51900 | 76.28 | D | D | D |  | 1 | 1 |  | 1520 | 1530 | 5500 |  |  | 5500 | 54.17 | 12 | 101532 | 1568 |  | Y | 41 | 30 | [7 empty] | 김덕진 | 2 |  | Y | [6 empty] | 216.04 | 0 | A |  | 1568 | 3 | 0.15 | 1521 | 1.38 | 65 | 23 | 157 | 2:37 | 25 | 25 | 44 | 0 |  | 0 |  | 450 | AR | 2021-12-06 01:57 | 2021-12-06 02:28 | 31 | 2021-12-06 01:55 | 33 |  |  |  |  | Y |  |  |  | Y | [5 empty] | 127.16 | 30.15 | [20 empty] | 1.064 |  |  | 4.09 | 0 | B | [9 empty] | 0 | 36 | 299 | 43 | 0 | 129 | 0 | 499 | 0 | 398 | 0 | 0 | 0 | 47
2021-12-05 | B67863 | 2 | 저탄소 | SBC90B3 |  | Al 탈산 | B | 11 | 69 | 49900 | 97.03 | D | D |  | D | 1 |  | 1 | 1555 | 1586 | 7100 |  |  | 7100 | 66.95 | 13 | 106054 | 1634 |  | Y | 45 | 41 | [7 empty] | 김규완 | 2 |  |  |  |  | Y |  | 103.7 | 12-4 | 159.97 | 0 | A |  | 1626 | 1 | 0.39 | 1561 | 1.37 | 60 | 32 | 418 | 6:58 | 18 | 19 | 0 | 112 | 60 | 60.58 | 0 | 0 | AR | 2021-12-06 02:32 | 2021-12-06 03:06 | 34 | 2021-12-06 02:21 | 45 |  |  |  |  | Y | [7 empty] | 3 | 4.5 | 17.05 | 0 | [20 empty] | 0.52 |  |  | 0.16 | 0.16 | A | [9 empty] | 1548 | 0 | 377 | 1371 | 0 | 151 | 0 | 997 | 0 | 207 | 0 | 0 | 137 | 0 |  |  | 16
2021-12-05 | A68449 | 1 | 고탄소 | STB2 |  | Al 탈산 | B | 21 | 16 | 52900 | 74.55 | D | D | D |  | 1 | 1 |  | 1520 | 1623 | 2800 |  |  | 2800 | 27.58 | 12 | 101532 | 1563 |  | Y | 42 | 25 | [7 empty] | 김덕진 | 2 |  | Y | [6 empty] | 119.99 | 0 | A |  | 1563 | 3 | 0.14 | 1517 | 1.39 | 61 | 27 | 270 | 4:30 | 25 | 25 | 45 | 0 |  | 0 |  | 450 | AR | 2021-12-06 03:10 | 2021-12-06 03:32 | 23 | 2021-12-06 03:09 | 23 |  |  |  |  | Y |  |  |  | Y | [5 empty] | 0.14 | 0 | [20 empty] | 1.165 |  |  | 5.65 | 0 | A | [9 empty] | 0 | 0 | 236 | 26 | 0 | 327 | 0 | 1092 | 0 | 798 | 0 | 0 | 7 | 35
2021-12-05 | B67864 | 2 | 저탄소 | SBC90B3 |  | Al 탈산 | B | 38 | 83 | 48350 | 91.73 | D | D |  | D | 1 |  | 1 | 1555 | 1545 | 7700 |  |  | 7700 | 72.6 | 13 | 106054 | 1611 |  | Y | 43 | 38 | [7 empty] | 김규완 | 2 |  |  |  |  | Y |  | 104.55 | 12-2 | 205.79 | 0 | A |  | 1607 | 1 | 0.27 | 1549 | 1.37 | 48 | 23 | 312 | 5:12 | 18 | 19 | 0 | 113 |  | 44.41 | 0 | 0 | AR | 2021-12-06 03:44 | 2021-12-06 04:12 | 28 | 2021-12-06 03:33 | 40 |  |  |  |  | Y | [7 empty] | 2 | 4.5 | 11.92 | 0 | [23 empty] | 0.09 | 0.09 | A | [9 empty] | 1628 | 0 | 329 | 1263 | 0 | 191 | 0 | 853 | 0 | 205 | 0 | 0 | 164 | 0 |  |  | 12
2021-12-05 | A68450 | 1 | 고탄소 | STB2 |  | Al 탈산 | B | 31 | 17 | 53700 | 74.47 | D | D | D |  | 1 | 1 |  | 1520 | 1545 | 4500 |  |  | 4500 | 44.32 | 12 | 101532 | 1565 |  | Y | 41 | 26 | [7 empty] | 김덕진 | 2 |  | Y | [6 empty] | 182.34 | 0 | A |  | 1565 | 3 | 0.15 | 1520 | 1.32 | 64 | 29 | 271 | 4:31 | 25 | 26 | 46 | 0 |  | 0 |  | 450 | AR | 2021-12-06 04:19 | 2021-12-06 04:37 | 18 | 2021-12-06 04:18 | 18 |  |  |  |  | Y |  |  |  | Y | [5 empty] | 139.14 | 15.47 | [20 empty] | 0.937 |  |  | 7.12 | 0 | A | [9 empty] | 0 | 34 | 192 | 32 | 0 | 41 | 0 | 0 | 0 | 401 | 0 | 0 | 110 | 15
2021-12-05 | B67865 | 2 | 저탄소 | SBC90B3 |  | Al 탈산 | B | 16 | 78 | 48600 | 97.65 | D | D |  | D | 1 |  | 1 | 1555 | 1537 | 8600 |  |  | 8600 | 81.09 | 13 | 106054 | 1615 |  | Y | 46 | 42 | [7 empty] | 김규완 | 2 | [6 empty] | 102.3 | 12-1 | 384.25 | 0 | A |  | 1620 | 1 | 0.46 | 1551 | 0 | 50 | 22 | 374 | 6:14 | 18 | 20 | 0 | 114 |  | 59.43 | 0 | 0 | AR | 2021-12-06 04:48 | 2021-12-06 05:18 | 30 | 2021-12-06 04:35 | 43 |  |  |  |  | N | [7 empty] | 3 | 4.5 | 19.84 | 0 | [20 empty] | 0.49 |  |  | 0.15 | 0.15 | A | [9 empty] | 1487 | 0 | 0 | 1480 | 0 | 197 | 0 | 902 | 0 | 207 | 0 | 0 | 170 | 0 |  |  | 6
2021-12-05 | A68451 | 1 | 고탄소 | STB2 |  | Al 탈산 | B | 37 | 12 | 53400 | 70.75 | D | D | D |  | 1 | 1 |  | 1520 | 1561 | 4200 |  |  | 4200 | 49.64 | 10 | 84610 | 1560 |  | Y | 40 | 24 | [7 empty] | 김덕진 | 2 |  | Y | [6 empty] | 214.85 | 0 | A |  | 1560 | 3 | 0.15 | 1521 | 1.22 | 65 | 27 | 260 | 4:20 | 25 | 25 | 47 | 0 |  | 0 |  | 450 | AR | 2021-12-06 05:13 | 2021-12-06 05:38 | 26 | 2021-12-06 05:13 | 26 |  |  |  |  | Y |  |  |  | Y | [5 empty] | 134.73 | 8.07 | [20 empty] | 0.95 |  |  | 8.27 | 0 | A | [9 empty] | 0 | 0 | 264 | 0 | 0 | 131 | 0 | 501 | 0 | 98 | 0 | 0 | 61 | 60
2021-12-05 | B67866 | 2 | 저탄소 | SBC90B3 | TUNDISH교체전 | Al 탈산 | B | 5 | 76 | 49300 | 95.53 | D | D |  | B | 1 |  | 1 | 1555 | 1525 | 8700 |  |  | 8700 | 75.2 | 15 | 115698 | 1617 |  | Y | 46 | 42 | [7 empty] | 김규완 | 2 |  |  |  |  | Y |  | 101.5 | 12-1 | 226.42 | 0 | A |  | 1616 | 1 | 0.52 | 1557 | 1.31 | 56 | 28 | 330 | 5:30 | 18 | 20 | 0 | 115 |  | 68.99 | 0 | 0 | AR | 2021-12-06 06:00 | 2021-12-06 06:23 | 23 | 2021-12-06 05:49 | 34 |  |  |  |  | N | [7 empty] | 4 |  | 18.3 | 0 | [20 empty] | 1.11 |  |  | 0.13 | 0.13 | B | [9 empty] | 1387 | 136 | 0 | 1602 | 0 | 187 | 0 | 995 | 0 | 206 | 0 | 0 | 157 | 0 |  |  | 15
2021-12-05 | A68452 | 1 | 고탄소 | STB2 |  | Al 탈산 | B | 19 | 45 | 51400 | 74.57 | D | D | B |  | 1 | 1 |  | 1520 | 1556 | 4700 |  |  | 4700 | 46.29 | 12 | 101532 | 1558 |  | Y | 40 | 33 | [7 empty] | 김덕진 | 2 |  | Y |  |  |  |  | 101.75 | 12-7 | 173.31 | 0 | A |  | 1558 | 3 | 0.15 | 1518 | 1.18 | 62 | 25 | 285 | 4:45 | 25 | 26 | 48 | 0 |  | 0 |  | 450 | AR | 2021-12-06 06:13 | 2021-12-06 06:42 | 29 | 2021-12-06 06:11 | 30 |  |  |  |  | Y |  |  |  | Y | [5 empty] | 137.84 | 20.12 | [20 empty] | 1.011 |  |  | 9.55 | 0 | A | [9 empty] | 0 | 9 | 294 | 0 | 0 | 132 | 0 | 558 | 0 | 609 | 0 | 0 | 136 | 55
2021-12-05 | B67867 | 2 | 중탄소 | SNB16 | TUNDISH교체 | Al 탈산 | B | 11 | 70 | 48850 | 106.07 | D | B |  | B | 1 |  | 1 | 1540 | 1544 | 8900 |  |  | 8900 | 90.03 | 12 | 98855 | 1655 |  | Y | 50 | 44 | [7 empty] | 김규완 | 2 | [6 empty] | 103.55 | 12-4 | 11.52 | 258.95 | A |  | 1659 | 1 | 0.65 | 1581 | 0 | 84 | 38 | 563 | 9:23 | 18 | 21 | 0 | 116 |  | 93.64 | 0 | 0 | N2 | 2021-12-06 07:10 | 2021-12-06 07:50 | 40 | 2021-12-06 06:57 | 53 |  |  |  |  | Y | [7 empty] | 2 | 4.6 | 0 | 27.74 | [16 empty] | 0.5 |  |  | 1.61 |  |  |  | 0.1 | 0.1 | A | [9 empty] | 1200 | 0 | 209 | 40 | 0 | 109 | 0 | 696 | 0 | 208 | 0 | 0 | 53 | 30 |  |  | 9 |  | 1
2021-12-06 | A68453 | 1 | 고탄소 | STB2 |  | Al 탈산 | B | 21 | 17 | 52900 | 74.07 | B | B | B |  | 1 | 1 |  | 1520 | 1546 | 4100 |  |  | 4100 | 48.46 | 10 | 84610 | 1556 |  | Y | 42 | 31 | [7 empty] | 김형철 | 2 |  | Y |  |  |  |  | 97.1 | 12-8 | 197.63 | 0 | A |  | 1556 | 3 | 0.15 | 1520 | 0.97 | 64 | 24 | 274 | 4:34 | 25 | 25 | 49 | 0 |  | 0 |  | 450 | AR | 2021-12-06 07:14 | 2021-12-06 07:45 | 30 | 2021-12-06 07:12 | 32 |  |  |  |  | Y |  |  |  | Y | [5 empty] | 136.87 | 38.64 | [20 empty] | 0.756 |  |  | 0.23 | 0 | B | [9 empty] | 0 | 36 | 231 | 0 | 0 | 131 | 0 | 499 | 0 | 400 | 0 | 0 | 0 | 69
2021-12-06 | B67868 | 2 | 중탄소 | SNB16 | 연주종료 | Al 탈산 | B | 38 | 84 | 48500 | 106.12 | B | B |  | B | 1 |  | 2 | 1540 | 1528 | 7000 |  |  | 7000 | 85.52 | 10 | 81852 | 1643 |  | Y | 41 | 35 | [7 empty] | 임승우 | 2 | [6 empty] | 100.1 | 11-8 | 0.14 | 249.51 | A |  | 1626 | 1 | 0.4 | 1563 | 0.98 | 66 | 29 | 600 | 10:00 | 16 | 40 | 0 | 117 |  | 37.49 | 0 | 0 | N2 | 2021-12-06 08:13 | 2021-12-06 08:54 | 41 | 2021-12-06 08:12 | 42 |  |  |  |  | Y | [8 empty] | 5.4 | 0 | 26.4 | [23 empty] | 0 | 0 | A | [9 empty] | 1035 | 0 | 0 | 0 | 0 | 107 | 0 | 846 | 0 | 206 | 0 | 0 | 0 | 0 |  |  | 4
2021-12-06 | A68454 | 1 | 고탄소 | STB2 |  | Al 탈산 | B | 31 | 18 | 53400 | 80.03 | B | B | B |  | 1 | 1 |  | 1520 | 1545 | 4500 |  |  | 4500 | 44.32 | 12 | 101532 | 1555 |  | Y | 40 | 26 | [7 empty] | 김형철 | 2 |  | Y |  |  |  |  | 104.8 | 13-6 | 166.72 | 0 | A |  | 1555 | 3 | 0.15 | 1522 | 0.75 | 66 | 27 | 254 | 4:14 | 25 | 25 | 50 | 0 |  | 0 |  | 450 | AR | 2021-12-06 08:18 | 2021-12-06 08:44 | 26 | 2021-12-06 08:17 | 27 |  |  |  |  | Y |  |  |  | Y | [5 empty] | 136.52 | 81.46 | [20 empty] | 0.913 |  |  | 1.32 | 0 | A | [9 empty] | 0 | 32 | 277 | 0 | 0 | 130 | 0 | 496 | 0 | 401 | 0 | 0 | 0 | 66
2021-12-06 | B67869 | 2 | 저탄소 | 18CRNIMO7HI |  | Al 탈산 | I | 16 | 79 | 48850 | 127.67 | B | B |  | B | 1 |  | 1 | 1560 | 1572 | 10800 |  |  | 10800 | 105.88 | 12 | 102000 | 1684 |  | INGOT | 60 | 54 | [7 empty] | 임승우 | [7 empty] | 110.85 | 12-9 | 16.46 | 0 | A |  | 1685 | 1 | 0.53 | 1594 | 1.6 | 88 |  | 439 | 7:19 | 25 | 26 | 0 | 118 | 200 | 153.18 | 0 | 0 | N2 | 2021-12-06 09:34 |  | 28 | 2021-12-06 09:11 | [5 empty] | Y | [7 empty] | 3 | 4.3 | 0 | 46.67 | [16 empty] | 0.9 |  | 0.9 |  |  |  |  | 0.37 | 0.37 | B | [9 empty] | 823 | 1570 | 212 | 56 | 0 | 501 | 0 | 1546 | 0 | 0 | 0 | 0 | 281 | 20
2021-12-06 | A68455 | 1 | 고탄소 | STB2 |  | Al 탈산 | B | 37 | 13 | 53100 | 77.17 | B | B | B |  | 1 | 1 |  | 1520 | 1573 | 3500 |  |  | 3500 | 34.47 | 12 | 101532 | 1560 |  | Y | 41 | 26 | [7 empty] | 김형철 | 2 |  | Y |  |  |  |  | 101.45 | 13-4 | 125.12 | 0 | A |  | 1560 | 3 | 0.15 | 1521 | 0.98 | 65 | 27 | 260 | 4:20 | 25 | 26 | 51 | 0 |  | 0 |  | 450 | AR | 2021-12-06 09:14 | 2021-12-06 09:48 | 33 | 2021-12-06 09:12 | 36 |  |  |  |  | Y |  |  |  | Y | [5 empty] | 142.43 | 49.14 | [20 empty] | 1.003 |  |  | 0.02 | 0 | A | [9 empty] | 0 | 42 | 249 | 0 | 0 | 131 | 0 | 498 | 0 | 400 | 0 | 0 | 0 | 59
2021-12-06 | B67870 | 2 | 중탄소 | AE4350MI |  | Al 탈산 | I | 5 | 77 | 49300 | 110.95 | B | B |  | B | 1 |  | 1 | 1560 | 1540 | 8500 |  |  | 8500 | 98.38 | 18 | 86400 | 1659 | 358 | INGOT | 47 | 41 | [7 empty] | 임승우 | [7 empty] | 92.9 | 11-2 | 284.47 | 0 | A |  | 1647 | 1 | 0.7 | 1557 | 1.73 | 76 |  | 512 | 8:32 | 25 | 26 | 0 | 119 |  | 118.99 | 0 | 0 | AR | 2021-12-06 10:26 |  | 29 | 2021-12-06 10:13 | [5 empty] | Y | [8 empty] | 6 | 37.26 | 0 | [18 empty] | 1.1 |  |  |  |  | 0 | 0 | A | [9 empty] | 880 | 0 | 0 | 31 | 0 | 144 | 0 | 1502 | 0 | 509 | 0 | 0 | 327 | 0
2021-12-06 | A68456 | 1 | 고탄소 | STB2 |  | Al 탈산 | B | 19 | 46 | 51400 | 78.8 | B | B | B |  | 1 | 1 |  | 1520 | 1531 | 5000 |  |  | 5000 | 49.25 | 12 | 101532 | 1561 |  | Y | 40 | 29 | [7 empty] | 김형철 | 2 |  | Y |  |  |  |  | 104.15 | 12-9 | 185.57 | 0 | A |  | 1561 | 3 | 0.15 | 1516 | 1.18 | 60 | 24 | 272 | 4:32 | 25 | 26 | 52 | 0 |  | 0 |  | 450 | AR | 2021-12-06 10:27 | 2021-12-06 10:50 | 24 | 2021-12-06 10:26 | 25 |  |  |  |  | Y |  |  |  | Y | [5 empty] | 138.73 | 41.82 | [20 empty] | 0.775 |  |  | 1.5 | 0 | A | [9 empty] | 0 | 55 | 171 | 0 | 0 | 131 | 0 | 716 | 0 | 548 | 0 | 0 | 33 | 39
2021-12-06 | B67871 | 2 | 저탄소 | SCM415C2 |  | Al 탈산 | I | 11 | 71 | 49450 | 87.53 | B | B | B |  | 1 | 1 |  | 1560 | 1561 | 6300 |  |  | 6300 | 63.64 | 9 | 99000 | 1635 |  | INGOT | 51 | 33 | [7 empty] | 임승우 | [7 empty] | 106.75 | 12-6 | 0 | 284.2 | A |  | 1635 | 3 | 0.15 | 1599 | 1.29 | 83 |  | 265 | 4:25 | 20 | 20 | 53 | 0 |  | 0 | 0 | 500 | N2 | 2021-12-06 11:05 |  | 36 | 2021-12-06 10:55 | [5 empty] | Y |  |  |  | Y | [5 empty] | 14.45 | 136.61 | [18 empty] | 0.9 |  |  |  |  | 0 | 0 | A | [9 empty] | 428 | 490 | 0 | 6 | 0 | 238 | 0 | 602 | 0 | 0 | 0 | 0 | 0 | 0
2021-12-06 | A68457 | 1 | 고탄소 | STB2 |  | Al 탈산 | B | 21 | 18 | 52900 | 81.52 | B | B | B |  | 1 | 1 |  | 1520 | 1549 | 4300 |  |  | 4300 | 50.82 | 10 | 84610 | 1558 |  | Y | 48 | 25 | [7 empty] | 김형철 | 2 |  | Y |  |  |  |  | 100.2 | 13-1 | 193.1 | 0 | A |  | 1558 | 3 | 0.15 | 1525 | 1 | 69 | 27 | 296 | 4:56 | 25 | 25 | 54 | 0 |  | 0 |  | 450 | AR | 2021-12-06 11:30 | 2021-12-06 11:54 | 24 | 2021-12-06 11:29 | 25 |  |  |  |  | Y |  |  |  | Y | [5 empty] | 141.13 | 6.92 | [20 empty] | 1.014 |  |  | 0.73 | 0 | A | [9 empty] | 0 | 23 | 274 | 0 | 0 | 130 | 0 | 496 | 0 | 395 | 0 | 0 | 0 | 49
2021-12-06 | B67872 | 2 | 중탄소 | SCM440I |  | Al 탈산 | I | 38 | 85 | 49000 | 81.48 | B | B | B |  | 1 | 1 |  | 1560 | 1615 | 4900 |  |  | 4900 | 52.58 | 4 | 93200 | 1635 |  | INGOT | 54 | 33 |  |  | B67870 | 01 |  |  |  | 임승우 | [7 empty] | 100.3 | 11-8 | 67.79 | 0 | A |  | 1635 | 3 | 0.16 | 1592 | 1.54 | 97 |  | 245 | 4:05 | 20 | 21 | 55 | 0 |  | 0 |  | 450 | AR | 2021-12-06 11:59 |  | 66 | 2021-12-06 11:59 | [5 empty] | Y |  |  |  | Y | [5 empty] | 119.33 | 8.78 | [18 empty] | 0.7 |  |  |  |  | 0.02 | 0 | A | [9 empty] | 994 | 0 | 123 | 53 | 0 | 234 | 0 | 1103 | 0 | 256 | 0 | 0 | 111 | 28
2021-12-06 | A68458 | 1 | 고탄소 | STB2 |  | Al 탈산 | B | 31 | 19 | 53800 | 97.85 | B | B | B |  | 1 | 1 |  | 1520 | 1548 | 4600 |  |  | 4600 | 45.31 | 12 | 101532 | 1555 | 358 | Y | 45 | 28 | [7 empty] | 김형철 | 2 |  | Y |  |  |  |  | 102.55 | 13-4 | 206.91 | 0 | A |  | 1555 | 3 | 0.15 | 1515 | 0.77 | 59 | 29 | 258 | 4:18 | 25 | 25 | 56 | 0 |  | 0 |  | 450 | AR | 2021-12-06 12:54 | 2021-12-06 13:04 | 11 | 2021-12-06 12:53 | 12 |  |  |  |  | Y |  |  |  | Y | [5 empty] | 139.46 | 123.48 | [20 empty] | 0.865 |  |  | 1.08 | 0 | A | [9 empty] | 0 | 54 | 211 | 0 | 0 | 133 | 0 | 644 | 0 | 499 | 0 | 0 | 15 | 69
2021-12-06 | B67873 | 2 | 중탄소 | SM45CB | 연주시작 | Si 탈산 | B | 5 | 78 | 48800 | 81.7 | B | B |  | C | 2 |  | 1 | 1540 | 1588 | 3800 | 7500 |  | 11300 | 117.82 | 12 | 95912 | 1657 |  | Y | 25 | 19 | B67871 잔강 7톤 1기줌 CR 오바되서 B67874 반탕 작업 | Y | [5 empty] | 임승우 | 2 | [6 empty] | 94.4 | 11-4 | 0 | 49.14 | A |  | 1651 | 1 | 0.24 | 1574 | 1.37 | 81 | 45 | 268 | 4:28 | 14 | 20 | 0 | 120 |  | 88.68 | 0 | 0 | N2 | 2021-12-06 14:38 | 2021-12-06 15:09 | 31 | 2021-12-06 14:23 | 46 | [12 empty] | 3 |  | 0.09 | 24.11 | [19 empty] | 1.4 |  |  |  | 0.24 | 0.24 | B | [9 empty] | 0 | 0 | 0 | 0 | 0 | 239 | 0 | 1349 | 0 | 250 | 0 | 0 | 218 | 7 |  |  | 9 |  | 1
2021-12-06 | A68459 | 1 | 고탄소 | STB2 |  | Al 탈산 | B | 37 | 14 | 53700 | 87.58 | B | B | B |  | 1 | 1 |  | 1520 | 1568 | 4300 |  |  | 4300 | 42.35 | 12 | 101538 | 1558 |  | Y | 45 | 28 | 조괴잔강 7톤합탕 | [6 empty] | 김형철 | 2 |  | Y |  |  |  |  | 103.95 | 13-6 | 141.85 | 0 | A |  | 1558 | 3 | 0.15 | 1524 | 0.83 | 68 | 34 | 247 | 4:07 | 25 | 25 | 57 | 0 |  | 0 |  | 450 | AR | 2021-12-06 13:42 | 2021-12-06 14:08 | 25 | 2021-12-06 13:40 | 27 |  |  |  |  | Y |  |  |  | Y | [5 empty] | 133.89 | 68.04 | [20 empty] | 1.102 |  |  | 0 | 0 | A | [9 empty] | 0 | 0 | 230 | 0 | 0 | 129 | 0 | 496 | 0 | 401 | 0 | 0 | 0 | 104
2021-12-06 | B67874 | 2 | 중탄소 | SM45CB |  | Si 탈산 | B | 16 | 80 | 0 | 123.02 | B | C |  | C | 2 |  | 1 | 1540 | 1525 | 5500 | 0 |  | 5500 | 55.89 | 12 | 98400 | 1618 | 719 | Y | 44 | 29 | B67873 CR 오바되서 반탕 작업 | Y | [5 empty] | 임승우 | 2 |  |  |  |  | Y |  |  |  | 0 | 158.87 | A |  | 1625 | 1 | 0.46 | 1556 | 1.47 | 63 | 30 | 418 | 6:58 | 14 | 15 | 0 | 121 |  | 92.58 | 0 | 0 | N2 | 2021-12-06 15:44 | 2021-12-06 16:09 | 25 | 2021-12-06 15:03 | 66 |  |  |  |  | N | [7 empty] | 12 | 5 | 0 | 25.65 | [23 empty] | 0.76 | 0.76 | A | [9 empty] | 0 | 0 | 0 | 20 | 0 | 125 | 0 | 603 | 0 | 0 | 0 | 0 | 54 | 21
2021-12-06 | A68460 | 1 | 고탄소 | STB2 | TUNDISH교체전 | Al 탈산 | B | 19 | 47 | 51650 | 90.32 | B | C | C |  | 1 | 1 |  | 1520 | 1543 | 5500 |  |  | 5500 | 70.08 | 10 | 78485 | 1550 |  | Y | 50 | 38 | 조괴잔강 5톤합탕 | [6 empty] | 김형철 | 2 |  |  | Y |  |  |  | 110 | 13-5 | 259.23 | 0 | A |  | 1554 | 3 | 0.14 | 1523 | 0.79 | 67 | 31 | 282 | 4:42 | 25 | 25 | 58 | 0 |  | 0 |  | 400 | AR | 2021-12-06 14:47 | 2021-12-06 15:12 | 24 | 2021-12-06 14:46 | 26 |  |  |  |  | Y |  |  |  | Y | [5 empty] | 121.29 | 49.92 | [20 empty] | 0.846 |  |  | 2.58 | 0 | A | [9 empty] | 0 | 25 | 163 | 36 | 0 | 132 | 0 | 640 | 0 | 495 | 0 | 0 | 87 | 40
2021-12-06 | A68461 | 1 | 저탄소 | SCR420H1V | TUNDISH교체 | Al 탈산 | B | 21 | 19 | 53400 | 84.35 | C | C | C |  | 1 | 1 |  | 1540 | 1548 | 7600 |  |  | 7600 | 74.85 | 12 | 101532 | 1644 |  | Y | 44 | 40 | [7 empty] | 양성호 | 2 |  | Y |  |  |  |  | 94.75 | 12-5 | 0 | 255.5 | A |  | 1652 | 3 | 0.15 | 1607 | 1.13 | 98 | 30 | 316 | 5:16 | 13 | 21 | 59 | 0 |  | 0 |  | 500 | N2 | 2021-12-06 15:51 | 2021-12-06 16:41 | 50 | 2021-12-06 15:50 | 52 |  |  |  |  | Y |  |  |  | Y | [5 empty] | 0 | 220.35 | [19 empty] | 2.12 |  |  |  | 3.19 | 7.79 | A | [9 empty] | 556 | 936 | 0 | 44 | 0 | 189 | 0 | 523 | 0 | 550 | 0 | 0 | 0 | 0 |  |  |  |  | 1
2021-12-06 | B67875 | 2 | 중탄소 | SM45CB |  | Si 탈산 | B | 11 | 72 | 49350 | 86.53 | C | C |  | C | 1 |  | 1 | 1540 | 1576 | 5400 |  |  | 5400 | 55.99 | 12 | 96441 | 1606 |  | Y | 46 | 42 | [7 empty] | 추창도 | 2 | [6 empty] | 98.65 | 11-9 | 0 | 178.84 | A |  | 1609 | 1 | 0.25 | 1556 | 1.51 | 63 | 16 | 307 | 5:07 | 14 | 15 | 0 | 122 | 150 | 111.03 | 0 | 0 | N2 | 2021-12-06 16:26 | 2021-12-06 17:15 | 49 | 2021-12-06 16:19 | 55 | [14 empty] | 0.6 | 22.63 | [23 empty] | 0 | 0 | A | [9 empty] | 0 | 0 | 190 | 10 | 0 | 186 | 0 | 701 | 0 | 306 | 0 | 0 | 68 | 55
2021-12-06 | A68462 | 1 | 저탄소 | SCR420H1V |  | Al 탈산 | B | 31 | 20 | 54200 | 72.18 | C | C | C |  | 1 | 1 |  | 1540 | 1545 | 6300 |  |  | 6300 | 74.46 | 10 | 84610 | 1613 |  | Y | 42 | 31 | [7 empty] | 양성호 | 2 |  | Y |  |  |  |  | 103.95 | 13-5 | 0 | 168.93 | A |  | 1618 | 3 | 0.17 | 1583 | 1.21 | 74 | 26 | 309 | 5:09 | 13 | 17 | 60 | 0 |  | 0 |  | 900 | N2 | 2021-12-06 16:45 | 2021-12-06 17:32 | 47 | 2021-12-06 16:43 | 49 |  |  |  |  | Y |  |  |  | Y | [5 empty] | 0 | 198.84 | [23 empty] | 3.19 | 24.49 | A | [9 empty] | 889 | 875 | 261 | 62 | 0 | 180 | 0 | 496 | 0 | 400 | 0 | 0 | 0 | 16
2021-12-06 | B67876 | 2 | 중탄소 | SM45CB |  | Si 탈산 | B | 38 | 86 | 48150 | 84.57 | C | C |  | C | 1 |  | 1 | 1540 | 1535 | 6500 |  |  | 6500 | 67.17 | 12 | 96769 | 1628 |  | Y | 39 | 34 | [7 empty] | 추창도 | 2 |  |  |  |  | Y |  | 103.55 | 12-1 | 150.65 | 0 | A |  | 1614 | 1 | 0.23 | 1560 | 1.53 | 67 | 22 | 271 | 4:31 | 14 | 15 | 0 | 123 |  | 74.46 | 0 | 0 | N2 | 2021-12-06 17:51 | 2021-12-06 18:25 | 34 | 2021-12-06 17:39 | 46 | [12 empty] | 3 |  | 16.69 | 0.43 | [23 empty] | 0.22 | 0.22 | A | [9 empty] | 0 | 0 | 191 | 0 | 0 | 175 | 0 | 719 | 0 | 205 | 0 | 0 | 66 | 66
2021-12-06 | A68463 | 1 | 저탄소 | SCR420H1V |  | Al 탈산 | B | 37 | 15 | 53700 | 73.15 | C | C | C |  | 1 | 1 |  | 1540 | 1586 | 4700 |  |  | 4700 | 30.86 | 18 | 152298 | 1613 |  | Y | 42 | 29 | [7 empty] | 양성호 | 2 |  | Y |  |  |  |  | 100.4 | 13-2 | 0 | 85.72 | A |  | 1610 | 3 | 0.16 | 1572 | 1.23 | 63 | 17 | 305 | 5:05 | 13 | 16 | 61 | 0 |  | 0 |  | 900 | N2 | 2021-12-06 17:48 | 2021-12-06 18:31 | 43 | 2021-12-06 17:47 | 44 |  |  |  |  | Y |  |  |  | Y | [5 empty] | 0 | 204.16 | [23 empty] | 3.44 | 34.54 | A | [9 empty] | 945 | 739 | 273 | 66 | 0 | 214 | 0 | 496 | 0 | 399 | 0 | 0 | 0 | 14
2021-12-06 | A68464 | 1 | 저탄소 | SCR420HC | 유사강종연연주 | Al 탈산 | B | 19 | 48 | 52000 | 87.37 | C | C | C |  | 1 | 1 |  | 1540 | 1546 | 7800 |  |  | 7800 | 153.65 | 6 | 50766 | 1597 |  | Y | 61 | 37 | [7 empty] | 양성호 | 2 |  |  | Y |  |  |  | 94.5 | 11-9 | 0.01 | 7.09 | A |  | 1603 | 3 | 0.13 | 1577 | 0.84 | 66 | 19 | 1266 | 21:06 | 16 | 17 | 62 | 0 |  | 0 |  | 500 | N2 | 2021-12-06 19:05 | 2021-12-06 19:31 | 26 | 2021-12-06 19:03 | 28 |  |  |  |  | Y |  |  |  | Y | [5 empty] | 0 | 1156.27 | [23 empty] | 0 | 0 | B | [9 empty] | 993 | 663 | 0 | 35 | 0 | 166 | 0 | 1099 | 0 | 650 | 0 | 0 | 0 | 10 |  |  |  | 0
2021-12-06 | B67877 | 2 | 중탄소 | SM45CB |  | Si 탈산 | B | 5 | 79 | 48350 | 100.65 | C | C |  | C | 1 |  | 1 | 1540 | 1570 | 4300 |  |  | 4300 | 29.32 | 18 | 146681 | 1616 |  | Y | 30 | 24 | [7 empty] | 추창도 | 2 | [6 empty] | 105.05 | 12-3 | 2.03 | 75.78 | A |  | 1613 | 1 | 0.24 | 1553 | 1.47 | 60 | 24 | 267 | 4:27 | 14 | 16 | 0 | 124 | 250 | 187.61 | 0 | 0 | N2 | 2021-12-06 19:22 | 2021-12-06 19:32 | 10 | 2021-12-06 18:45 | 47 | [12 empty] | 7 |  | 0 | 38.64 | [23 empty] | 0.85 | 0.85 | A | [9 empty] | 0 | 0 | 156 | 10 | 0 | 183 | 0 | 501 | 0 | 311 | 0 | 0 | 0 | 73
2021-12-06 | A68465 | 1 | 저탄소 | SCR420HC |  | Al 탈산 | B | 21 | 20 | 52800 | 83.07 | C | C | C |  | 1 | 1 |  | 1540 | 1516 | 7400 |  |  | 7400 | 87.46 | 10 | 84610 | 1602 |  | Y | 50 | 37 | [7 empty] | 양성호 | 2 |  |  | Y | [5 empty] | 0 | 277.94 | A |  | 1616 | 3 | 0.15 | 1588 | 0.85 | 77 | 30 | 1365 | 22:45 | 16 | 17 | 63 | 0 |  | 0 |  | 600 | N2 | 2021-12-06 20:05 | 2021-12-06 20:37 | 32 | 2021-12-06 20:04 | 33 |  |  |  |  | Y |  |  |  | Y | [5 empty] | 0 | 1358.77 | [23 empty] | 0 | 9.18 | A | [9 empty] | 654 | 914 | 0 | 55 | 0 | 182 | 0 | 842 | 0 | 696 | 0 | 0 | 0 | 11 |  |  |  | 0
2021-12-06 | B67878 | 2 | 중탄소 | SM45C |  | Si 탈산 | B | 16 | 81 | 48800 | 84.55 | C | C |  | C | 1 |  | 1 | 1540 | 1542 | 5900 |  |  | 5900 | 60.43 | 12 | 97639 | 1605 |  | Y | 37 | 33 | [7 empty] | 추창도 | 2 | [6 empty] | 103 | 12-1 | 22.13 | 139.92 | A |  | 1608 | 1 | 0.24 | 1550 | 1.52 | 57 | 20 | 289 | 4:49 | 15 | 16 | 0 | 125 |  | 117.33 | 0 | 0 | N2 | 2021-12-06 20:10 | 2021-12-06 20:41 | 32 | 2021-12-06 19:55 | 47 |  |  |  |  | N | [7 empty] | 7 | 5 | 0 | 25.87 | [23 empty] | 0.84 | 0.84 | A | [9 empty] | 0 | 0 | 122 | 25 | 0 | 164 | 0 | 623 | 0 | 265 | 0 | 0 | 102 | 27
2021-12-06 | A68466 | 1 | 저탄소 | SCR420HC |  | Al 탈산 | B | 31 | 21 | 54200 | 80.98 | C | C | C |  | 1 | 1 |  | 1540 | 1546 | 5700 |  |  | 5700 | 56.14 | 12 | 101532 | 1624 |  | Y | 44 | 29 | [7 empty] | 양성호 | 2 | [6 empty] | 100.95 | 13-1 | 0 | 196.85 | A |  | 1622 | 3 | 0.15 | 1584 | 1.09 | 73 | 26 | 328 | 5:28 | 16 | 18 | 64 | 0 |  | 0 |  | 900 | N2 | 2021-12-06 21:03 | 2021-12-06 21:43 | 40 | 2021-12-06 21:01 | 42 |  |  |  |  | Y |  |  |  | Y | [5 empty] | 0 | 215.69 | [23 empty] | 0 | 0.07 | A | [9 empty] | 650 | 767 | 159 | 27 | 0 | 187 | 0 | 849 | 0 | 654 | 0 | 0 | 0 | 0 |  |  |  | 0
2021-12-06 | B67879 | 2 | 중탄소 | AE1045M6 |  | Si 탈산 | B | 11 | 73 | 49350 | 84.43 | C | C |  | C | 1 |  | 1 | 1540 | 1556 | 5300 |  |  | 5300 | 149.83 | 5 | 35374 | 1620 |  | Y | 36 | 31 | [7 empty] | 추창도 | 2 |  |  |  |  | Y |  | 104.85 | 12-4 | 137.97 | 0 | A |  | 1611 | 1 | 0.2 | 1556 | 1.23 | 62 | 25 | 302 | 5:02 | 15 | 16 | 0 | 126 |  | 48.88 | 0 | 0 | AR | 2021-12-06 21:11 | 2021-12-06 21:47 | 37 | 2021-12-06 20:56 | 51 | [12 empty] | 4 |  | 14.33 | 0 | [23 empty] | 0.21 | 0.21 | B | [9 empty] | 0 | 0 | 131 | 0 | 0 | 160 | 0 | 733 | 0 | 207 | 0 | 0 | 68 | 36
2021-12-06 | B67880 | 2 | 중탄소 | AE1045M6 |  | Si 탈산 | B | 38 | 87 | 48150 | 79.9 | C | C |  | D | 1 |  | 1 | 1540 | 1603 | 4100 |  |  | 4100 | 42.16 | 13 | 97239 | 1616 |  | Y | 36 | 30 | [7 empty] | 추창도 | 2 | [6 empty] | 104.45 | 12-1 | 143.24 | 0 | A |  | 1608 | 1 | 0.31 | 1551 | 1.42 | 57 | 23 | 229 | 3:49 | 15 | 16 | 0 | 127 |  | 132.16 | 0 | 0 | AR | 2021-12-06 22:17 | 2021-12-06 22:55 | 38 | 2021-12-06 22:06 | 49 | [12 empty] | 3 |  | 25.99 | 0 | [23 empty] | 0.14 | 0.14 | B | [9 empty] | 0 | 0 | 0 | 41 | 0 | 217 | 0 | 648 | 0 | 315 | 0 | 0 | 58 | 40
2021-12-06 | A68467 | 1 | 저탄소 | SCR420HC |  | Al 탈산 | B | 37 | 16 | 53500 | 79.02 | C | C | D |  | 1 | 1 |  | 1540 | 1562 | 6200 |  |  | 6200 | 61.06 | 12 | 101532 | 1638 | 357 | Y | 43 | 31 | [7 empty] | 양성호 | 2 | [6 empty] | 100.55 | 13-2 | 0 | 113.39 | A |  | 1638 | 3 | 0.16 | 1591 | 1.31 | 80 | 28 | 337 | 5:37 | 16 | 19 | 65 | 0 |  | 0 |  | 999 | N2 | 2021-12-06 22:19 | 2021-12-06 22:45 | 26 | 2021-12-06 22:18 | 27 |  |  |  |  | Y |  |  |  | Y | [5 empty] | 0 | 245.06 | [23 empty] | 1.12 | 2.36 | A | [9 empty] | 796 | 658 | 161 | 37 | 0 | 175 | 0 | 694 | 0 | 645 | 0 | 0 | 0 | 16 |  |  |  | 0
2021-12-06 | A68468 | 1 | 저탄소 | SCR420HC |  | Al 탈산 | B | 19 | 49 | 51200 | 66.6 | D | D | D |  | 1 | 1 |  | 1540 | 1572 | 5300 |  |  | 5300 | 34.8 | 18 | 152298 | 1634 |  | Y | 39 | 28 | [7 empty] | 차승주 | 2 |  |  | Y | [5 empty] | 0 | 156.29 | A |  | 1634 | 3 | 0.16 | 1634 | 0 | 123 | 35 | 3 | 0:03 | 16 | 17 | 66 | 0 |  | 0 |  | 999 | N2 | 2021-12-06 23:09 | 2021-12-06 23:48 | 39 | 2021-12-06 23:07 | 41 |  |  |  |  | Y |  |  |  | Y | [5 empty] | 0 | 186.79 | [23 empty] | 1.13 | 3.47 | A | [9 empty] | 1069 | 498 | 0 | 29 | 0 | 169 | 0 | 566 | 0 | 395 | 0 | 0 | 0 | 0 |  |  |  | 0
2021-12-06 | B67881 | 2 | 중탄소 | AE1045M6 |  | Si 탈산 | B | 5 | 80 | 49050 | 79.88 | D | D |  | D | 1 |  | 1 | 1540 | 1540 | 5600 |  |  | 5600 | 54.28 | 14 | 103163 | 1607 |  | Y | 45 | 34 | [7 empty] | 추창도 | 2 | [8 empty] | 257.33 | 0 | A |  | 1611 | 1 | 0.39 | 1556 | 1.88 | 62 | 28 | 233 | 3:53 | 15 | 16 | 0 | 128 |  | 316.26 | 0 | 0 | AR | 2021-12-06 23:27 | 2021-12-07 00:02 | 35 | 2021-12-06 23:18 | 44 |  |  |  |  | N | [8 empty] | 4.5 | 59.15 | 0 | [23 empty] | 0.09 | 0.09 | B | [9 empty] | 0 | 0 | 193 | 11 | 0 | 183 | 0 | 805 | 0 | 200 | 0 | 0 | 64 | 47
2021-12-06 | A68469 | 1 | 저탄소 | SCR420HON |  | Al 탈산 | B | 21 | 21 | 53300 | 73.52 | D | D | D |  | 1 | 1 |  | 1540 | 1561 | 6000 |  |  | 6000 | 118.19 | 6 | 50766 | 1626 |  | Y | 40 | 31 | [7 empty] | 김덕진 | 2 |  |  | Y |  |  |  | 105.25 | 13-6 | 0 | 163.85 | A |  | 1626 | 3 | 0.19 | 1589 | 1.16 | 79 | 26 | 312 | 5:12 | 16 | 19 | 67 | 0 |  | 0 |  | 999 | N2 | 2021-12-07 00:17 | 2021-12-07 00:52 | 35 | 2021-12-07 00:15 | 38 |  |  |  |  | Y |  |  |  | Y | [5 empty] | 0 | 233.59 | [23 empty] | 0 | 38.97 | A | [9 empty] | 924 | 651 | 0 | 30 | 0 | 157 | 0 | 659 | 0 | 412 | 0 | 0 | 74 | 0
2021-12-06 | B67882 | 2 | 중탄소 | AE1045M6 | TUNDISH교체전 | Si 탈산 | B | 16 | 82 | 50100 | 98.78 | D | D |  | D | 1 |  | 1 | 1540 | 1583 | 5500 |  |  | 5500 | 53.42 | 16 | 102956 | 1610 |  | Y | 50 | 36 | [15 empty] | 102.6 | 12-1 | 132.91 | 0 | A |  | 1618 | 1 | 0.32 | 1556 | 1.66 | 62 | 31 | 236 | 3:56 | 15 | 16 | 0 | 129 | 100 | 94.25 | 0 | 0 | AR | 2021-12-07 00:50 | 2021-12-07 01:09 | 19 | 2021-12-07 00:33 | 36 |  |  |  |  | N | [7 empty] | 3 | 5 | 20.76 | 0 | [23 empty] | 0.19 | 0.19 | B | [9 empty] | 0 | 0 | 64 | 111 | 0 | 175 | 0 | 703 | 0 | 200 | 0 | 0 | 60 | 51
2021-12-06 | A68470 | 1 | 중탄소 | 42CRMO4MS | TUNDISH교체 | Al 탈산 | B | 31 | 22 | 53600 | 98.32 | D | D | D |  | 1 | 1 |  | 1530 | 1535 | 7900 |  |  | 7900 | 82.06 | 11 | 96272 | 1631 |  | Y | 52 | 38 | [11 empty] | Y |  | N |  |  |  | 196.22 | 0 | A |  | 1632 | 3 | 0.16 | 1589 | 0.93 | 96 | 37 | 301 | 5:01 | 25 | 25 | 68 | 0 |  | 0 |  | 500 | AR | 2021-12-07 01:39 | 2021-12-07 02:36 | 57 | 2021-12-07 01:38 | 58 |  |  |  |  | Y |  |  |  | Y | [5 empty] | 153.68 | 91.4 | [19 empty] | 1.93 |  |  |  | 1.73 | 50.64 | A | [9 empty] | 1169 | 374 | 0 | 40 | 0 | 138 | 0 | 941 | 0 | 652 | 0 | 0 | 168 | 20 |  |  |  |  | 1
2021-12-06 | B67883 | 2 | 저탄소 | SCR420HON | 연주종료 | Al 탈산 | B | 11 | 74 | 50300 | 97.93 | D | D |  | D | 1 |  | 1 | 1555 | 1537 | 7900 |  |  | 7900 | 107.6 | 10 | 73422 | 1658 |  | Y | 44 | 38 | [7 empty] | 김규완 | 2 |  |  |  |  | Y |  | 103 | 12-2 | 0 | 211.93 | A |  | 1653 | 1 | 0.38 | 1582 | 1.65 | 72 | 0 | 342 | 5:42 | 16 | 17 | 0 | 130 |  | 235.53 | 0 | 0 | N2 | 2021-12-07 01:53 | 2021-12-07 02:54 | 7 | 2021-12-07 01:36 | 24 |  |  |  |  | Y | [7 empty] | 4 | 4.5 | 0 | 49.1 | [23 empty] | 0.55 | 0.55 | A | [9 empty] | 1261 | 368 | 0 | 48 | 0 | 194 | 0 | 951 | 0 | 202 | 0 | 0 | 54 | 19
2021-12-06 | B67884 | 2 | 중탄소 | 42CRMO4MS |  | Al 탈산 | B | 38 | 88 | 48600 | 82.77 | D | D | D |  | 1 | 1 |  | 1540 | 1544 | 6500 |  |  | 6500 | 67.52 | 11 | 96272 | 1614 |  | Y | 44 | 33 |  |  | A68468 | 07 |  |  |  | 김규완 | 2 |  | Y |  |  |  |  | 99.35 | 11-7 | 6.6 | 140.45 | A |  | 1607 | 3 | 0.16 | 1572 | 0.9 | 79 | 37 | 298 | 4:58 | 25 | 25 | 69 | 0 |  | 0 |  | 500 | AR | 2021-12-07 02:46 | 2021-12-07 03:45 | 59 | 2021-12-07 02:46 | 59 |  |  |  |  | Y |  |  |  | Y | [5 empty] | 154.22 | 48.76 | [20 empty] | 0.411 |  |  | 3.42 | 50.64 | A | [9 empty] | 1400 | 19 | 190 | 30 | 0 | 196 | 0 | 1009 | 0 | 200 | 0 | 0 | 33 | 59
2021-12-06 | B67885 | 2 | 중탄소 | 42CRMO4MS |  | Al 탈산 | B | 19 | 50 | 51600 | 109.67 | D | D | D |  | 1 | 1 |  | 1540 | 1536 | 8300 |  |  | 8300 | 89.96 | 11 | 92267 | 1616 |  | Y | 50 | 46 |  |  | A68469 | 07 |  |  |  | 김규완 | 2 |  | Y |  |  | Y |  | 110.2 | 13-4 | 168.41 | 0 | A |  | 1594 | 3 | 0.15 | 1564 | 0.5 | 71 | 33 | 253 | 4:13 | 25 | 26 | 70 | 0 |  | 0 |  | 500 | AR | 2021-12-07 04:12 | 2021-12-07 04:53 | 41 | 2021-12-07 04:11 | 41 |  |  |  |  | Y |  |  |  | Y | [5 empty] | 151.01 | 174.27 | [20 empty] | 1.396 |  |  | 5.43 | 50.64 | A | [9 empty] | 1630 | 6 | 198 | 0 | 0 | 151 | 0 | 1147 | 0 | 359 | 0 | 0 | 57 | 36
2021-12-06 | B67886 | 2 | 중탄소 | 42CRMO4MS |  | Al 탈산 | B | 37 | 17 | 53600 | 104.08 | D | D | D |  | 1 | 1 |  | 1540 | 1516 | 8400 |  |  | 8400 | 79.98 | 12 | 105024 | 1606 |  | Y | 59 | 44 | B67883 3t |  | A68470 | 07 |  |  |  | 김규완 | 2 |  |  | Y |  | Y |  | 104.25 | 13-6 | 73.26 | 0 | A |  | 1609 | 3 | 0.15 | 1558 | 1.16 | 65 | 26 | 249 | 4:09 | 25 | 25 | 71 | 0 |  | 0 |  | 500 | AR | 2021-12-07 05:27 | 2021-12-07 06:06 | 39 | 2021-12-07 05:25 | 41 |  |  |  |  | Y |  |  |  | Y | [5 empty] | 149.85 | 80.21 | [20 empty] | 1.363 |  |  | 0 | 0 | A | [9 empty] | 1621 | 0 | 208 | 30 | 0 | 176 | 0 | 1149 | 0 | 201 | 0 | 0 | 135 | 30
2021-12-06 | B67887 | 2 | 중탄소 | 42CRMO4MS |  | Al 탈산 | B | 21 | 22 | 53300 | 91.87 | D | D | B |  | 1 | 1 |  | 1540 | 1536 | 7500 |  |  | 7500 | 77.9 | 11 | 96272 | 1602 |  | Y | 49 | 43 |  |  | B67884 | 03 |  |  |  | 김규완 | 2 |  |  |  |  | Y |  |  |  | 203.8 | 0 | A |  | 1604 | 3 | 0.15 | 1559 | 1.05 | 66 | 27 | 260 | 4:20 | 25 | 25 | 72 | 0 |  | 0 |  | 450 | AR | 2021-12-07 06:38 | 2021-12-07 07:15 | 37 | 2021-12-07 06:37 | 38 |  |  |  |  | Y |  |  |  | Y | [5 empty] | 135.84 | 72.3 | [20 empty] | 0.42 |  |  | 1.51 | 0 | A | [9 empty] | 1586 | 0 | 177 | 28 | 0 | 353 | 0 | 1497 | 0 | 204 | 0 | 0 | 98 | 17
2021-12-06 | A68471 | 1 | 중탄소 | 42CRMO4MS | 연주종료 | Al 탈산 | B | 31 | 23 | 53600 | 92.87 | D | B | B |  | 1 | 1 |  | 1530 | 1568 | 7200 |  |  | 7200 | 82.27 | 10 | 87520 | 1601 |  | Y | 50 | 44 | [7 empty] | 김덕진 | 2 |  |  | Y |  |  |  | 102.85 | 13-3 | 210 | 0 | A |  | 1610 | 3 | 0.15 | 1569 | 0.98 | 76 | 29 | 257 | 4:17 | 25 | 25 | 73 | 0 |  | 0 |  | 450 | AR | 2021-12-07 07:29 | 2021-12-07 08:18 | 48 | 2021-12-07 07:28 | 49 |  |  |  |  | Y |  |  |  | Y | [5 empty] | 135.91 | 71.3 | [20 empty] | 0.986 |  |  | 2.6 | 0 | A | [9 empty] | 1526 | 7 | 0 | 37 | 0 | 151 | 0 | 1243 | 0 | 947 | 0 | 0 | 61 | 7
2021-12-07 | B67888 | 2 | 저탄소 | SCM822HI |  | Al 탈산 | I | 38 | 89 | 48100 | 118.15 | B | B |  | B | 1 |  | 1 | 1560 | 1535 | 10400 |  |  | 10400 | 111.59 | 4 | 93200 | 1675 |  | INGOT | 57 | 49 |  |  | B67885 | 03 |  |  |  | 임승우 |  |  |  | Y |  |  |  | 108.3 | 12-4 | 209.6 | 0 | A |  | 1672 | 1 | 0.32 | 1589 | 0 | 81 |  | 311 | 5:11 | 25 | 26 | 0 | 131 |  | 107.46 | 0 | 0 | AR | 2021-12-07 08:12 |  | 18 | 2021-12-07 07:57 | [5 empty] | Y | [7 empty] | 1 | 4.9 | 35.62 | 0 | [17 empty] | 0.7 | 0.8 |  |  |  |  | 0.05 | 0.05 | A | [9 empty] | 1258 | 336 | 205 | 36 | 0 | 45 | 0 | 696 | 0 | 500 | 0 | 0 | 91 | 22
2021-12-07 | A68472 | 1 | 중탄소 | AE4144HM | 연주시작 | Al 탈산 | B | 19 | 51 | 51600 | 87.92 | B | B | B |  | 1 | 1 |  | 1530 | 1556 | 7500 |  |  | 7500 | 75.57 | 12 | 99252 | 1621 |  | Y | 46 | 36 | [7 empty] | 김형철 | 2 |  |  | Y |  |  |  | 107.05 | 13-1 | 202.92 | 0 | A |  | 1627 | 3 | 0.15 | 1583 | 1.07 | 94 | 38 | 260 | 4:20 | 16 | 20 | 74 | 0 |  | 0 |  | 450 | AR | 2021-12-07 08:42 | 2021-12-07 09:20 | 38 | 2021-12-07 08:40 | 40 |  |  |  |  | Y |  |  |  | Y | [5 empty] | 111.44 | 92.47 | [19 empty] | 2.01 |  |  |  | 0.34 | 0 | A | [9 empty] | 1871 | 44 | 259 | 29 | 0 | 183 | 0 | 500 | 0 | 301 | 0 | 0 | 0 | 40 |  |  | 8 |  | 1
2021-12-07 | B67889 | 2 | 저탄소 | SNCM26V |  | Al 탈산 | I | 5 | 81 | 49250 | 111.5 | B | B |  | B | 1 |  | 1 | 1560 | 1538 | 10000 |  |  | 10000 | 117.65 | 10 | 85000 | 1687 |  | INGOT | 53 | 48 | 대기래들 | [6 empty] | 임승우 | [7 empty] | 98.35 | 11-7 | 0 | 120.93 | A |  | 1662 | 1 | 0.42 | 1583 | 0 | 83 |  | 415 | 6:55 | 20 | 21 | 0 | 132 |  | 164.1 | 0 | 0 | N2 | 2021-12-07 09:16 |  | 29 | 2021-12-07 09:00 | [5 empty] | Y | [8 empty] | 5 | 0 | 45.8 | [17 empty] | 0.8 | 0.8 |  |  |  |  | 0 | 0 | A | [9 empty] | 252 | 1438 | 0 | 41 | 0 | 250 | 0 | 804 | 0 | 204 | 0 | 0 | 98 | 16
2021-12-07 | A68473 | 1 | 중탄소 | AE4144HM |  | Al 탈산 | B | 37 | 18 | 53300 | 84.52 | B | B | B |  | 1 | 1 |  | 1530 | 1582 | 5200 |  |  | 5200 | 61.47 | 10 | 84600 | 1611 |  | Y | 44 | 26 | [7 empty] | 김형철 | 2 | [6 empty] | 99.85 | 13-1 | 144.07 | 0 | A |  | 1602 | 3 | 0.16 | 1570 | 0.82 | 81 | 33 | 253 | 4:13 | 16 | 16 | 75 | 0 |  | 0 |  | 500 | AR | 2021-12-07 09:47 | 2021-12-07 10:27 | 40 | 2021-12-07 09:45 | 42 |  |  |  |  | Y |  |  |  | Y | [5 empty] | 105.73 | 105.26 | [20 empty] | 0.88 |  |  | 0.02 | 0 | A | [9 empty] | 1779 | 40 | 102 | 85 | 0 | 174 | 0 | 496 | 0 | 299 | 0 | 0 | 0 | 20 |  |  | 5
2021-12-07 | B67890 | 2 | 중탄소 | SACM1 |  | Al 탈산 | I | 16 | 83 | 49600 | 136.23 | B | B |  | B | 1 |  | 1 | 1560 | 1554 | 10500 |  |  | 10500 | 117.19 | 18 | 89600 | 1679 |  | INGOT | 66 | 53 | B67888 6t 받음 대기래들 |  | B67887 | 03 |  |  |  | 임승우 |  |  | Y |  |  |  |  | 108.8 | 12-6 | 200.27 | 0 | A |  | 1683 | 1 | 0.3 | 1581 | 0 | 90 |  | 316 | 5:16 | 25 | 29 | 0 | 133 | 100 | 93.69 | 0 | 0 | AR | 2021-12-07 10:58 |  | 18 | 2021-12-07 10:32 | [5 empty] | Y | [8 empty] | 4.7 | 34.2 | 0 | [17 empty] | 1 | 1 |  |  |  |  | 0 | 0 | A | [9 empty] | 2209 | 0 | 240 | 39 | 0 | 1620 | 0 | 649 | 0 | 307 | 0 | 0 | 0 | 0
2021-12-07 | A68474 | 1 | 중탄소 | AE4144HM |  | Al 탈산 | B | 21 | 23 | 52700 | 79.47 | B | B | B |  | 1 | 1 |  | 1530 | 1546 | 6300 |  |  | 6300 | 62.06 | 12 | 101520 | 1607 |  | Y | 42 | 36 | [7 empty] | 김형철 | 2 |  |  | Y |  |  |  | 101.05 | 13-1 | 232.87 | 0 | A |  | 1598 | 3 | 0.15 | 1562 | 1 | 73 | 25 | 253 | 4:13 | 16 | 16 | 76 | 0 |  | 0 |  | 500 | AR | 2021-12-07 10:46 | 2021-12-07 11:30 | 43 | 2021-12-07 10:44 | 45 |  |  |  |  | Y |  |  |  | Y | [5 empty] | 105.73 | 86.45 | [20 empty] | 0.97 |  |  | 0.01 | 0 | A | [9 empty] | 1714 | 10 | 0 | 44 | 0 | 152 | 0 | 500 | 0 | 299 | 0 | 0 | 0 | 14 |  |  | 5
2021-12-07 | A68475 | 1 | 중탄소 | AE4144HM |  | Al 탈산 | B | 6 | 1 | 53900 | 78.57 | B | B | B |  | 1 | 1 |  | 1530 | 1511 | 8900 |  |  | 8900 | 87.67 | 12 | 101520 | 1617 |  | Y | 49 | 43 | 대보수래들 | [6 empty] | 김형철 | 2 |  | Y |  |  |  |  | 103.5 | 13-9 | 199.95 | 0 | A |  | 1617 | 3 | 0.16 | 1570 | 1.62 | 81 | 18 | 262 | 4:22 | 16 | 16 | 77 | 0 |  | 0 |  | 500 | AR | 2021-12-07 12:01 | 2021-12-07 12:33 | 32 | 2021-12-07 12:00 | 34 |  |  |  |  | Y |  |  |  | Y | [5 empty] | 105.93 | 42.84 | [20 empty] | 1.19 |  |  | 0.01 | 0 | A | [9 empty] | 1399 | 283 | 0 | 37 | 0 | 128 | 0 | 649 | 0 | 299 | 0 | 0 | 194 | 34 |  |  | 5
2021-12-07 | B67891 | 2 | 중탄소 | SNCM439P | 연주시작 | Al 탈산 | B | 31 | 24 | 53750 | 114.7 | B | B |  | B | 1 |  | 1 | 1540 | 1529 | 10700 |  |  | 10700 | 111.32 | 12 | 96120 | 1628 |  | Y | 62 | 56 |  |  | B67889 | 06 |  |  |  | 임승우 | 2 |  | Y |  |  |  |  | 110.95 | 14-2 | 290.3 | 0 | A |  | 1638 | 1 | 0.23 | 1576 | 0 | 89 | 50 | 307 | 5:07 | 18 | 21 | 0 | 134 |  | 35.63 | 0 | 0 | AR | 2021-12-07 12:52 | 2021-12-07 13:06 | 13 | 2021-12-07 12:41 | 25 |  |  |  |  | N | [7 empty] | 3 | 3 | 13.84 | 0 | [17 empty] | 0.5 |  | 1.6 |  |  |  | 0.05 | 0.05 | A | [9 empty] | 1010 | 0 | 261 | 45 | 0 | 129 | 0 | 1203 | 0 | 505 | 0 | 0 | 151 | 31 |  |  | 4 |  | 1
2021-12-07 | A68476 | 1 | 중탄소 | AE4144HM |  | Al 탈산 | B | 19 | 52 | 51500 | 71.53 | B | B | B |  | 1 | 1 |  | 1530 | 1547 | 6100 |  |  | 6100 | 60.09 | 12 | 101520 | 1601 |  | Y | 38 | 31 | [7 empty] | 김형철 | 2 |  | Y |  |  |  |  | 105.7 | 12-9 | 131.39 | 0 | A |  | 1597 | 3 | 0.16 | 1566 | 0.97 | 77 | 29 | 263 | 4:23 | 16 | 17 | 78 | 0 |  | 0 |  | 500 | AR | 2021-12-07 12:58 | 2021-12-07 13:38 | 40 | 2021-12-07 12:56 | 42 |  |  |  |  | Y |  |  |  | Y | [5 empty] | 107.95 | 58.96 | [20 empty] | 1.18 |  |  | 0.09 | 0 | A | [9 empty] | 1803 | 41 | 0 | 32 | 0 | 136 | 0 | 721 | 0 | 449 | 0 | 0 | 0 | 18 |  |  | 4
2021-12-07 | B67892 | 2 | 중탄소 | SNCM439P |  | Al 탈산 | B | 35 | 75 | 49300 | 111.32 | B | B |  | B | 1 |  | 1 | 1540 | 1585 | 7600 |  |  | 7600 | 78.62 | 12 | 96672 | 1646 |  | Y | 50 | 43 |  |  | B67890 | 09 |  |  |  | 임승우 | 2 |  |  | Y |  |  |  | 110.1 | 12-9 | 153.28 | 0 | A |  | 1634 | 1 | 0.21 | 1559 | 1.62 | 72 | 37 | 306 | 5:06 | 18 | 19 | 0 | 135 | 80 | 71.09 | 0 | 0 | AR | 2021-12-07 14:03 | 2021-12-07 14:19 | 17 | 2021-12-07 13:40 | 40 |  |  |  |  | N | [7 empty] | 9 | 4.1 | 20.64 | 0 | [23 empty] | 0.45 | 0.45 | A | [9 empty] | 823 | 0 | 61 | 67 | 0 | 238 | 0 | 1228 | 0 | 209 | 0 | 0 | 131 | 10
2021-12-07 | A68477 | 1 | 중탄소 | AE4144HM |  | Al 탈산 | B | 37 | 19 | 53100 | 77.45 | B | B | C |  | 1 | 1 |  | 1530 | 1545 | 6200 |  |  | 6200 | 61.07 | 12 | 101520 | 1597 |  | Y | 41 | 35 | [7 empty] | 김형철 | 2 |  | Y |  |  |  |  | 104.45 | 13-6 | 141.75 | 0 | A |  | 1593 | 3 | 0.16 | 1562 | 0.89 | 73 | 29 | 1386 | 23:06 | 16 | 19 | 79 | 0 |  | 0 |  | 500 | AR | 2021-12-07 14:07 | 2021-12-07 14:46 | 38 | 2021-12-07 14:06 | 40 |  |  |  |  | Y |  |  |  | Y | [5 empty] | 9.37 | 500 | [20 empty] | 0.84 |  |  | 3.42 | 0 | A | [9 empty] | 1752 | 54 | 0 | 0 | 0 | 155 | 0 | 499 | 0 | 299 | 0 | 0 | 0 | 47
2021-12-07 | B67893 | 2 | 중탄소 | SNCM439P |  | Al 탈산 | B | 5 | 82 | 49000 | 109.05 | B | B |  | C | 1 |  | 1 | 1540 | 1540 | 6800 |  |  | 6800 | 69.86 | 13 | 97332 | 1602 | 365 | Y | 42 | 35 | [7 empty] | 임승우 | 2 | [6 empty] | 100.1 | 11-8 | 190.74 | 0 | A |  | 1605 | 1 | 0.23 | 1539 | 1.35 | 52 | 19 | 244 | 4:04 | 18 | 20 | 0 | 136 |  | 75.95 | 0 | 0 | AR | 2021-12-07 15:05 | 2021-12-07 15:27 | 22 | 2021-12-07 14:38 | 49 |  |  |  |  | N | [7 empty] | 20 | 4.5 | 24.32 | 0 | [23 empty] | 1.06 | 1.06 | A | [9 empty] | 1058 | 0 | 190 | 41 | 0 | 201 | 0 | 754 | 0 | 257 | 0 | 0 | 55 | 40
2021-12-07 | A68478 | 1 | 중탄소 | AE4144HM |  | Al 탈산 | B | 21 | 24 | 52500 | 70.32 | B | C | C |  | 1 | 1 |  | 1530 | 1587 | 5200 |  |  | 5200 | 51.22 | 12 | 101520 | 1606 |  | Y | 41 | 29 | [7 empty] | 김형철 | 2 |  | Y |  |  |  |  | 102.4 | 13-2 | 214.56 | 0 | A |  | 1596 | 3 | 0.16 | 1568 | 0.97 | 79 | 28 | 245 | 4:05 | 16 | 16 | 80 | 0 |  | 0 |  | 600 | AR | 2021-12-07 15:07 | 2021-12-07 15:55 | 48 | 2021-12-07 15:06 | 49 |  |  |  |  | Y |  |  |  | Y | [5 empty] | 123.01 | 46.4 | [20 empty] | 0.78 |  |  | 9.48 | 0 | A | [9 empty] | 1501 | 242 | 832 | 19 | 0 | 177 | 0 | 497 | 0 | 298 | 0 | 0 | 0 | 10
2021-12-07 | B67894 | 2 | 중탄소 | SNCM439P | 잔강최소화전 | Al 탈산 | B | 11 | 75 | 51500 | 99.62 | C | C |  | C | 1 |  | 1 | 1540 | 1534 | 10100 |  |  | 10100 | 87.96 | 15 | 114821 | 1616 |  | Y | 54 | 51 | [7 empty] | 추창도 | 2 |  |  |  |  | Y |  | 110.6 | 12-9 | 344.47 | 0 | A |  | 1619 | 1 | 0.22 | 1553 | 1.61 | 66 | 19 | 274 | 4:34 | 18 | 19 | 0 | 137 |  | 41.08 | 0 | 0 | AR | 2021-12-07 16:04 | 2021-12-07 16:38 | 34 | 2021-12-07 15:56 | 42 |  |  |  |  | N | [7 empty] | 2 | 4 | 12.02 | 0 | [23 empty] | 0.1 | 0.1 | A | [9 empty] | 1084 | 0 | 0 | 23 | 0 | 145 | 0 | 1000 | 0 | 564 | 0 | 0 | 62 | 75
2021-12-07 | A68479 | 1 | 중탄소 | AE4144HM | TUNDISH교체전 | Al 탈산 | B | 6 | 2 | 54300 | 74.6 | C | C | C |  | 1 | 1 |  | 1530 | 1529 | 7000 |  |  | 7000 | 92 | 10 | 76089 | 1588 |  | Y | 42 | 35 | [7 empty] | 양성호 | 2 |  | Y |  |  |  |  | 102.6 | 13-8 | 149.49 | 0 | A |  | 1591 | 3 | 0.14 | 1553 | 1.19 | 64 | 14 | 258 | 4:18 | 16 | 16 | 81 | 0 |  | 0 |  | 300 | AR | 2021-12-07 16:18 | 2021-12-07 17:00 | 42 | 2021-12-07 16:17 | 43 |  |  |  |  | Y |  |  |  | Y | [5 empty] | 76.2 | 66.42 | [20 empty] | 1.49 |  |  | 18.11 | 0 | A | [9 empty] | 1789 | 72 | 955 | 0 | 0 | 129 | 0 | 694 | 0 | 300 | 0 | 0 | 85 | 51
2021-12-07 | B67895 | 2 | 중탄소 | SNCM8 | 잔강최소화 | Al 탈산 | B | 16 | 84 | 50400 | 97.4 | C | C |  | C | 1 |  | 1 | 1540 | 1582 | 6700 |  |  | 6700 | 46.52 | 18 | 144029 | 1634 |  | Y | 40 | 36 | [7 empty] | 추창도 | 1 |  |  |  |  | Y |  | 104.1 | 12-2 | 0 | 170.74 | A |  | 1631 | 1 | 0.22 | 1562 | 1.43 | 73 | 22 | 503 | 8:23 | 18 | 18 | 0 | 138 |  | 69.34 | 0 | 0 | N2 | 2021-12-07 17:08 | 2021-12-07 18:06 | 59 | 2021-12-07 16:54 | 72 |  |  |  |  | N | [8 empty] | 4.2 | 0 | 22.57 | [20 empty] | 1.11 |  |  | 0.02 | 0.02 | A | [9 empty] | 792 | 0 | 145 | 32 | 0 | 182 | 0 | 762 | 0 | 366 | 0 | 0 | 93 | 52
2021-12-07 | A68480 | 1 | 중탄소 | KFMN445V | TUNDISH교체 | Si 탈산 | B | 19 | 53 | 51300 | 71.77 | C | C | C |  | 1 | 1 |  | 1530 | 1631 | 3500 |  |  | 3500 | 41.37 | 10 | 84610 | 1613 |  | Y | 39 | 32 | [7 empty] | 양성호 | 2 | [6 empty] | 97.5 | 12-1 | 0 | 114.51 | A |  | 1634 | 3 | 0.14 | 1587 | 1.47 | 95 | 37 | 286 | 4:46 | 13 | 20 | 82 | 0 |  | 0 |  | 450 | N2 | 2021-12-07 17:19 | 2021-12-07 18:19 | 62 | 2021-12-07 17:18 | 63 |  |  |  |  | Y |  |  |  | Y | [5 empty] | 0 | 183.6 | [19 empty] | 1.89 |  |  |  | 25.97 | 0 | A | [9 empty] | 0 | 0 | 941 | 76 | 0 | 129 | 0 | 497 | 0 | 300 | 0 | 0 | 0 | 19 |  |  |  |  | 1
2021-12-07 | B67896 | 2 | 중탄소 | KFMN445V |  | Si 탈산 | B | 31 | 25 | 54100 | 115.33 | C | C |  | C | 1 |  | 1 | 1540 | 1606 | 6300 |  |  | 6300 | 62.05 | 12 | 101532 | 1641 |  | N | 60 | 36 | [7 empty] | 추창도 | 2 | [6 empty] | 99.9 | 12-9 | 0 | 271.37 | A |  | 1638 | 1 | 0.3 | 1565 | 1.49 | 73 | 30 | 366 | 6:06 | 13 | 14 | 0 | 139 |  | 58.38 | 0 | 0 | N2 | 2021-12-07 18:31 | 2021-12-07 19:22 | 50 | 2021-12-07 18:11 | 71 |  |  |  |  | Y | [7 empty] | 12 | 4 | 0 | 14.96 | [23 empty] | 0.97 | 0.97 | A | [9 empty] | 0 | 0 | 846 | 42 | 0 | 0 | 0 | 823 | 0 | 213 | 0 | 0 | 118 | 47
2021-12-07 | A68481 | 1 | 중탄소 | SNCM8M3 |  | Al 탈산 | B | 37 | 20 | 53100 | 79.45 | C | C | C |  | 1 | 1 |  | 1530 | 1602 | 4300 |  |  | 4300 | 104.85 | 5 | 41010 | 1612 |  | Y | 40 | 29 | [7 empty] | 양성호 | 2 |  | Y |  |  |  |  | 97.55 | 12-8 | 164.44 | 0 | A |  | 1601 | 3 | 0.16 | 1561 | 1.05 | 72 | 36 | 250 | 4:10 | 18 | 19 | 83 | 0 |  | 0 |  | 750 | AR | 2021-12-07 18:46 | 2021-12-07 19:14 | 28 | 2021-12-07 18:44 | 30 |  |  |  |  | Y |  |  |  | Y | [5 empty] | 155.22 | 80.55 | [23 empty] | 1.56 | 0 | A | [9 empty] | 789 | 10 | 564 | 37 | 0 | 157 | 0 | 496 | 0 | 301 | 0 | 0 | 0 | 25
2021-12-07 | A68482 | 1 | 중탄소 | SNCM8M3 |  | Al 탈산 | B | 21 | 25 | 52800 | 75.18 | C | C | C |  | 1 | 1 |  | 1530 | 1573 | 4700 |  |  | 4700 | 48.89 | 17 | 96135 | 1590 |  | Y | 41 | 30 | [7 empty] | 양성호 | 2 | [6 empty] | 100.8 | 12-10 | 167.9 | 0 | A |  | 1601 | 3 | 0.2 | 1565 | 1.09 | 76 | 34 | 256 | 4:16 | 18 | 20 | 84 | 0 |  | 0 |  | 800 | AR | 2021-12-07 19:42 | 2021-12-07 20:22 | 40 | 2021-12-07 19:40 | 42 |  |  |  |  | Y |  |  |  | Y | [5 empty] | 165.47 | 48.81 | [23 empty] | 42.14 | 0 | A | [9 empty] | 443 | 17 | 396 | 37 | 0 | 160 | 0 | 498 | 0 | 299 | 0 | 0 | 0 | 30
2021-12-07 | B67897 | 2 | 중탄소 | KFMN445V |  | Si 탈산 | B | 35 | 76 | 48500 | 96.12 | C | C |  | C | 1 |  | 1 | 1540 | 1591 | 5800 |  |  | 5800 | 57.12 | 12 | 101532 | 1624 |  | Y | 42 | 34 | [7 empty] | 추창도 | 2 | [6 empty] | 102.7 | 12-2 | 0.01 | 266.67 | A |  | 1621 | 1 | 0.27 | 1554 | 1.59 | 62 | 21 | 371 | 6:11 | 13 | 13 | 0 | 140 |  | 71.57 | 0 | 0 | N2 | 2021-12-07 20:06 | 2021-12-07 20:29 | 22 | 2021-12-07 19:49 | 40 | [12 empty] | 11 |  | 0 | 15.05 | [23 empty] | 0.56 | 0.56 | A | [9 empty] | 27 | 0 | 558 | 111 | 0 | 0 | 0 | 1258 | 0 | 441 | 0 | 0 | 182 | 84
2021-12-07 | A68483 | 1 | 중탄소 | SNCM8M3 | TUNDISH교체전 | Al 탈산 | B | 6 | 3 | 54600 | 79.45 | C | C | C |  | 1 | 1 |  | 1530 | 1563 | 6000 |  |  | 6000 | 61.61 | 12 | 97386 | 1594 |  | Y | 45 | 31 | [7 empty] | 양성호 | 2 | [6 empty] | 97.85 | 13-2 | 124.3 | 0 | A |  | 1589 | 3 | 0.18 | 1560 | 0.83 | 71 | 29 | 247 | 4:07 | 18 | 18 | 85 | 0 |  | 0 |  | 500 | AR | 2021-12-07 20:52 | 2021-12-07 21:28 | 36 | 2021-12-07 20:51 | 37 |  |  |  |  | Y |  |  |  | Y | [5 empty] | 105.43 | 68.09 | [23 empty] | 66.53 | 0 | B | [9 empty] | 741 | 0 | 634 | 40 | 0 | 158 | 0 | 813 | 0 | 549 | 0 | 0 | 87 | 21
2021-12-07 | B67898 | 2 | 중탄소 | KFMN445V |  | Si 탈산 | B | 5 | 83 | 49800 | 99.5 | C | C |  | C | 1 |  | 1 | 1540 | 1564 | 6800 |  |  | 6800 | 80.37 | 10 | 84610 | 1644 |  | Y | 41 | 35 | [7 empty] | 추창도 | 2 | [6 empty] | 101 | 11-9 | 181.65 | 44.29 | A |  | 1632 | 1 | 0.31 | 1568 | 1.32 | 76 | 36 | 292 | 4:52 | 13 | 14 | 0 | 141 |  | 98.63 | 0 | 0 | N2 | 2021-12-07 21:19 | 2021-12-07 21:32 | 13 | 2021-12-07 21:00 | 33 | [12 empty] | 11 |  | 0 | 22.35 | [23 empty] | 1.12 | 1.12 | A | [9 empty] | 0 | 0 | 657 | 32 | 0 | 0 | 0 | 805 | 0 | 214 | 0 | 0 | 132 | 15
2021-12-07 | B67899 | 2 | 중탄소 | KFMN445V |  | Si 탈산 | B | 11 | 76 | 50150 | 85.92 | C | C |  | A | 1 |  | 1 | 1540 | 1567 | 6200 |  |  | 6200 | 61.06 | 12 | 101532 | 1630 |  | Y | 40 | 34 | [7 empty] | 추창도 | 2 | [6 empty] | 103.25 | 12-2 | 218.73 | 0 | A |  | 1621 | 1 | 0.24 | 1567 | 1.39 | 75 | 32 | 216 | 3:36 | 13 | 14 | 0 | 142 | 66 | 46.49 | 0 | 0 | N2 | 2021-12-07 22:09 | 2021-12-07 22:37 | 28 | 2021-12-07 21:53 | 44 |  |  |  |  | Y | [7 empty] | 4 | 5 | 0 | 11.21 | [23 empty] | 0.6 | 0.6 | A | [9 empty] | 0 | 0 | 503 | 35 | 0 | 0 | 0 | 802 | 0 | 211 | 0 | 0 | 155 | 0
2021-12-07 | A68484 | 1 | 중탄소 | AE15B36C2 | TUNDISH교체 | Si 탈산 | B | 19 | 54 | 51300 | 79.73 | C | C | A |  | 1 | 1 |  | 1530 | 1539 | 6500 |  |  | 6500 | 68.67 | 12 | 94651 | 1630 | 364 | Y | 40 | 32 | [7 empty] | 양성호 | 2 | [6 empty] | 98.4 | 12-2 | 171.57 | 11.88 | A |  | 1622 | 3 | 0.21 | 1585 | 0.93 | 87 | 37 | 193 | 3:13 | 15 | 21 | 86 | 0 |  | 0 |  | 300 | AR | 2021-12-07 22:10 | 2021-12-07 22:54 | 44 | 2021-12-07 22:10 | 45 |  |  |  |  | N |  |  |  | Y | [5 empty] | 72.5 | 92.54 | [19 empty] | 1.84 |  |  |  | 68.22 | 0 | B | [9 empty] | 278 | 38 | 1573 | 34 | 0 | 170 | 0 | 692 | 0 | 448 | 0 | 0 | 96 | 16 |  |  |  |  | 1
2021-12-07 | B67900 | 2 | 중탄소 | KFMN445V |  | Si 탈산 | B | 16 | 85 | 50250 | 84.17 | C | A |  | A | 1 |  | 1 | 1540 | 1559 | 5700 |  |  | 5700 | 56.14 | 12 | 101532 | 1629 |  | Y | 40 | 32 | [7 empty] | 추창도 | 2 | [6 empty] | 95.65 | 11-4 | 267.23 | 0 | A |  | 1616 | 1 | 0.28 | 1560 | 1.59 | 68 | 19 | 226 | 3:46 | 13 | 14 | 0 | 143 |  | 78.94 | 0 | 0 | N2 | 2021-12-07 23:10 | 2021-12-07 23:43 | 34 | 2021-12-07 22:51 | 52 |  |  |  |  | Y | [7 empty] | 3 | 5 | 0 | 18.2 | [23 empty] | 0.36 | 0.36 | A | [9 empty] | 44 | 0 | 363 | 0 | 0 | 0 | 0 | 552 | 0 | 105 | 0 | 0 | 125 | 12
2021-12-07 | A68485 | 1 | 중탄소 | AE15B36C2 |  | Si 탈산 | B | 37 | 21 | 53100 | 67.78 | A | A | A |  | 1 | 1 |  | 1530 | 1542 | 5500 |  |  | 5500 | 58.11 | 12 | 94644 | 1612 |  | Y | 40 | 33 | [7 empty] | 조관훈 | 2 |  |  |  |  | Y |  | 97.8 | 12-8 | 147.23 | 0 | A |  | 1612 | 3 | 0.18 | 1609 | 0.11 | 111 | 29 | 188 | 3:08 | 15 | 16 | 87 | 0 |  | 0 |  | 300 | AR | 2021-12-07 23:09 | 2021-12-07 23:57 | 49 | 2021-12-07 23:07 | 50 |  |  |  |  | N |  |  |  | Y | [5 empty] | 58.65 | 40.04 | [23 empty] | 73.43 | 0 | A | [9 empty] | 256 | 0 | 1468 | 0 | 0 | 156 | 0 | 499 | 0 | 300 | 0 | 0 | 0 | 70
2021-12-07 | B67901 | 2 | 중탄소 | AE15B36C2 |  | Si 탈산 | B | 35 | 77 | 47950 | 86.88 | A | A |  | A | 1 |  | 1 | 1540 | 1552 | 6800 |  |  | 6800 | 72.01 | 17 | 94437 | 1622 |  | Y | 39 | 35 | [7 empty] | 임현진 | 2 |  |  |  |  | Y |  | 105.25 | 12-4 | 134.94 | 0 | A |  | 1627 | 1 | 0.3 | 1563 | 1.67 | 65 | 24 | 280 | 4:40 | 15 | 16 | 0 | 144 |  | 54.21 | 0 | 0 | AR | 2021-12-08 00:15 | 2021-12-08 01:01 | 46 | 2021-12-07 23:57 | 64 |  |  |  |  | N | [7 empty] | 4 | 4.5 | 13.21 | 0 | [23 empty] | 0.32 | 0.32 | A | [9 empty] | 336 | 0 | 181 | 69 | 0 | 0 | 0 | 403 | 0 | 200 | 0 | 0 | 51 | 8 |  |  | 6
2021-12-07 | A68486 | 1 | 중탄소 | KFMN445V |  | Si 탈산 | B | 31 | 26 | 53300 | 70.15 | A | A | A |  | 1 | 1 |  | 1530 | 1529 | 6300 |  |  | 6300 | 62.05 | 12 | 101532 | 1621 |  | Y | 44 | 36 | [7 empty] | 조관훈 | 2 |  |  |  |  | Y |  | 99.1 | 12-8 | 0 | 242.85 | A |  | 1621 | 3 | 0.19 | 1578 | 1.65 | 86 | 32 | 318 | 5:18 | 13 | 13 | 88 | 0 |  | 0 |  | 400 | N2 | 2021-12-08 00:09 | 2021-12-08 01:00 | 50 | 2021-12-08 00:09 | 51 |  |  |  |  | Y |  |  |  | Y | [5 empty] | 6.44 | 109.51 | [23 empty] | 77.62 | 0 | A | [9 empty] | 96 | 0 | 1116 | 29 | 0 | 0 | 0 | 496 | 0 | 299 | 0 | 0 | 0 | 25
2021-12-07 | B67902 | 2 | 중탄소 | AE15B36C2 |  | Si 탈산 | B | 21 | 26 | 53300 | 89.85 | A | A |  | A | 1 |  | 1 | 1540 | 1576 | 6600 |  |  | 6600 | 70.23 | 13 | 93982 | 1626 |  | Y | 40 | 35 | [7 empty] | 임현진 | 2 |  |  |  |  | Y |  | 102.5 | 13-2 | 140.4 | 0 | A |  | 1631 | 1 | 0.3 | 1563 | 1.69 | 65 | 16 | 297 | 4:57 | 15 | 16 | 0 | 145 |  | 49.91 | 0 | 0 | AR | 2021-12-08 01:15 | 2021-12-08 02:06 | 50 | 2021-12-08 00:58 | 68 |  |  |  |  | N | [7 empty] | 4 | 5 | 15.2 | 0 | [23 empty] | 0.33 | 0.33 | A | [9 empty] | 329 | 0 | 232 | 13 | 0 | 0 | 0 | 453 | 0 | 202 | 0 | 0 | 50 | 8 |  |  | 6
2021-12-07 | A68487 | 1 | 중탄소 | KFMN445V | TUNDISH교체전 | Si 탈산 | B | 6 | 4 | 54400 | 67.88 | A | A | A |  | 1 | 1 |  | 1530 | 1560 | 5800 |  |  | 5800 | 61.42 | 12 | 94426 | 1594 |  | Y | 41 | 33 | [7 empty] | 조관훈 | 2 | [6 empty] | 97.8 | 13-2 | 0 | 125.43 | A |  | 1594 | 3 | 0.18 | 1557 | 1.42 | 65 | 24 | 308 | 5:08 | 13 | 14 | 89 | 0 |  | 0 |  | 300 | N2 | 2021-12-08 01:42 | 2021-12-08 02:09 | 27 | 2021-12-08 01:41 | 28 | [14 empty] | 0 | 108 | [23 empty] | 79.58 | 0 | A | [9 empty] | 52 | 0 | 1057 | 0 | 0 | 0 | 0 | 1166 | 0 | 695 | 0 | 0 | 226 | 0
2021-12-07 | B67903 | 2 | 중탄소 | AE15B36C2 |  | Si 탈산 | B | 11 | 77 | 49850 | 123.98 | A | A |  | A | 1 |  | 1 | 1540 | 1558 | 7300 |  |  | 7300 | 46.59 | 20 | 156687 | 1639 |  | Y | 53 | 40 | [7 empty] | 임현진 | 2 |  |  |  |  | Y |  | 101.15 | 11-10 | 252.36 | 0 | A |  | 1621 | 1 | 0.35 | 1558 | 0.96 | 60 | 25 | 309 | 5:09 | 15 | 16 | 0 | 146 |  | 78 | 0 | 0 | AR | 2021-12-08 02:48 | 2021-12-08 03:08 | 21 | 2021-12-08 02:30 | 38 |  |  |  |  | N | [7 empty] | 5 | 4.5 | 24.15 | 0 | [23 empty] | 0.43 | 0.43 | A | [9 empty] | 310 | 0 | 462 | 13 | 0 | 0 | 0 | 455 | 0 | 204 | 0 | 0 | 47 | 13 |  |  | 6
2021-12-07 | A68488 | 1 | 고탄소 | P-AE1055LS | TUNDISH교체 | Al 탈산 | B | 19 | 55 | 51000 | 78.2 | A | A | A |  | 1 | 1 |  | 1520 | 1583 | 5300 |  |  | 5300 | 62.64 | 10 | 84610 | 1626 |  | Y | 42 | 30 | [7 empty] | 조관훈 | 2 |  |  |  |  | Y |  | 102.95 | 12-6 | 0 | 209.8 | A |  | 1626 | 3 | 0.18 | 1579 | 1.31 | 94 | 37 | 330 | 5:30 | 25 | 26 | 90 | 0 |  | 0 |  | 500 | N2 | 2021-12-08 02:52 | 2021-12-08 03:32 | 39 | 2021-12-08 02:52 | 40 |  |  |  |  | Y |  |  |  | Y | [5 empty] | 0 | 165.56 | [19 empty] | 2.14 |  |  |  | 81.04 | 0 | A |  |  | 10.795 | 20.494 | 59.484 | 0.114 | 5.51 | 2.902 | 1982.33 | 50 | 0 | 832 | 0 | 0 | 182 | 0 | 842 | 0 | 397 | 0 | 0 | 147 | 28 |  |  |  | 0 | 1
2021-12-07 | B67904 | 2 | 중탄소 | AE15B36C3 |  | Si 탈산 | B | 16 | 86 | 50050 | 93.13 | A | A |  | A | 1 |  | 1 | 1540 | 1548 | 7000 |  |  | 7000 | 145.58 | 6 | 48084 | 1637 |  | N | 41 | 37 | [7 empty] | 임현진 | 2 | [6 empty] | 103.85 | 12-1 | 206.3 | 0 | A |  | 1631 | 1 | 0.33 | 1567 | 1.66 | 69 | 29 | 226 | 3:46 | 15 | 16 | 0 | 147 |  | 83.47 | 0 | 0 | AR | 2021-12-08 03:42 | 2021-12-08 04:13 | 31 | 2021-12-08 03:22 | 51 |  |  |  |  | N | [7 empty] | 4 | 4.5 | 19.3 | 0 | [23 empty] | 0.37 | 0.37 | A | [9 empty] | 396 | 0 | 207 | 25 | 0 | 0 | 0 | 453 | 0 | 203 | 0 | 0 | 54 | 12 |  |  | 6
2021-12-07 | A68489 | 1 | 고탄소 | P-AE1055LS |  | Al 탈산 | B | 37 | 22 | 53300 | 80.87 | A | A | A |  | 1 | 1 |  | 1520 | 1540 | 5600 |  |  | 5600 | 55.16 | 12 | 101532 | 1594 | 352 | Y | 41 | 32 | [7 empty] | 조관훈 | 2 |  |  |  |  | Y |  | 97 | 12-7 | 0 | 185.68 | A |  | 1594 | 3 | 0.17 | 1548 | 1.12 | 63 | 25 | 217 | 3:37 | 25 | 26 | 91 | 0 |  | 0 |  | 500 | N2 | 2021-12-08 03:52 | 2021-12-08 04:31 | 39 | 2021-12-08 03:52 | 39 |  |  |  |  | Y |  |  |  | Y | [5 empty] | 0 | 228.59 | [23 empty] | 81.06 | 6.19 | A |  |  | 10.334 | 20.665 | 59.637 | 0.12 | 5.77 | 2.885 | 1988.8 | 76 | 0 | 900 | 0 | 0 | 130 | 0 | 843 | 0 | 590 | 0 | 0 | 164 | 26 |  |  |  | 0
2021-12-07 | B67905 | 2 | 중탄소 | AE15B36C3 |  | Si 탈산 | B | 35 | 78 | 47400 | 90.82 | A | A |  | A | 1 |  | 1 | 1540 | 1541 | 7300 |  |  | 7300 | 82.81 | 11 | 88154 | 1630 |  | Y | 41 | 38 | [7 empty] | 임현진 | 2 | [6 empty] | 102.9 | 12-2 | 185.95 | 0 | A |  | 1634 | 1 | 0.33 | 1564 | 1.73 | 66 | 32 | 234 | 3:54 | 15 | 16 | 0 | 148 |  | 93.02 | 0 | 0 | AR | 2021-12-08 04:44 | 2021-12-08 05:18 | 34 | 2021-12-08 04:27 | 51 |  |  |  |  | N | [7 empty] | 4 | 4.5 | 20.59 | 0 | [23 empty] | 0.32 | 0.32 | A | [9 empty] | 402 | 0 | 208 | 12 | 0 | 0 | 0 | 447 | 0 | 206 | 0 | 0 | 50 | 14 |  |  | 6
2021-12-07 | A68490 | 1 | 고탄소 | P-AE1055LS |  | Al 탈산 | B | 31 | 27 | 53700 | 91.27 | A | A | A |  | 1 | 1 |  | 1520 | 1581 | 4100 |  |  | 4100 | 48.46 | 10 | 84610 | 1593 |  | Y | 40 | 24 | [7 empty] | 조관훈 | 2 |  |  |  |  | Y |  | 97.15 | 12-6 | 0 | 200.97 | A |  | 1593 | 3 | 0.17 | 1545 | 0.98 | 60 | 20 | 351 | 5:51 | 25 | 25 | 92 | 0 |  | 0 |  | 500 | N2 | 2021-12-08 05:03 | 2021-12-08 05:30 | 26 | 2021-12-08 05:01 | 28 |  |  |  |  | Y |  |  |  | Y | [5 empty] | 0 | 277.75 | [23 empty] | 81.06 | 7.69 | A |  |  | 8.072 | 22.565 | 59.557 | 0.133 | 7.378 | 2.639 | 2000.7 | 116 | 0 | 884 | 30 | 0 | 196 | 0 | 793 | 0 | 491 | 0 | 0 | 127 | 37 |  |  |  | 0
2021-12-07 | B67906 | 2 | 중탄소 | AE15B36C3 |  | Si 탈산 | B | 21 | 27 | 53100 | 93.78 | A | A |  | A | 1 |  | 1 | 1540 | 1593 | 7200 |  |  | 7200 | 74.87 | 12 | 96168 | 1633 |  | Y | 38 | 38 | [7 empty] | 임현진 | 2 |  |  |  |  | Y |  | 99.6 | 12-8 | 222.03 | 0 | A |  | 1632 | 1 | 0.31 | 1566 | 0 | 68 | 26 | 266 | 4:26 | 15 | 16 | 0 | 149 |  | 59.86 | 0 | 0 | AR | 2021-12-08 05:46 | 2021-12-08 06:25 | 39 | 2021-12-08 05:24 | 61 | [12 empty] | 4 |  | 18.53 | 0 | [23 empty] | 0.35 | 0.35 | A | [9 empty] | 373 | 0 | 376 | 38 | 0 | 0 | 0 | 452 | 0 | 208 | 0 | 0 | 48 | 0 |  |  | 6
2021-12-07 | A68491 | 1 | 고탄소 | P-AE1055LS |  | Al 탈산 | B | 6 | 5 | 54700 | 78.92 | A | A | A |  | 1 | 1 |  | 1520 | 1563 | 5500 |  |  | 5500 | 54.17 | 12 | 101532 | 1590 |  | Y | 41 | 37 |  |  | A68488 |  |  |  |  | 조관훈 | 2 |  |  | Y |  |  |  | 104.2 | 13-9 | 0 | 212.37 | A |  | 1590 | 3 | 0.17 | 1555 | 0.97 | 70 | 22 | 243 | 4:03 | 25 | 25 | 93 | 0 |  | 0 |  | 600 | N2 | 2021-12-08 05:47 | 2021-12-08 06:25 | 38 | 2021-12-08 05:45 | 40 |  |  |  |  | Y |  |  |  | Y | [5 empty] | 0 | 172.62 | [23 empty] | 0 | 0 | A |  |  | 8.73 | 21.526 | 59.948 | 0.145 | 6.866 | 2.784 | 1994.91 | 94 | 0 | 843 | 0 | 0 | 156 | 0 | 1092 | 0 | 563 | 0 | 0 | 175 | 70 |  |  |  | 0
2021-12-07 | B67907 | 2 | 중탄소 | AE15B36C3 | TUNDISH교체전 | Si 탈산 | B | 11 | 78 | 49400 | 100.63 | A | B |  | B | 1 |  | 1 | 1540 | 1534 | 8000 |  |  | 8000 | 75.81 | 14 | 105526 | 1634 |  | Y | 46 | 39 | [7 empty] | 임현진 | 2 | [6 empty] | 104.9 | 12-3 | 329.7 | 0 | A |  | 1638 | 1 | 0.31 | 1563 | 1.86 | 65 | 27 | 362 | 6:02 | 15 | 16 | 0 | 150 |  | 80.75 | 0 | 0 | AR | 2021-12-08 06:57 | 2021-12-08 07:29 | 31 | 2021-12-08 06:38 | 51 |  |  |  |  | N | [7 empty] | 4 | 4.6 | 19.7 | 0 | [23 empty] | 0.36 | 0.36 | A | [9 empty] | 377 | 0 | 319 | 104 | 0 | 0 | 0 | 450 | 0 | 202 | 0 | 0 | 50 | 34 |  |  | 6
2021-12-07 | A68492 | 1 | 고탄소 | P-AE1055LS |  | Al 탈산 | B | 19 | 56 | 51700 | 84.2 | A | B | B |  | 1 | 1 |  | 1520 | 1584 | 4700 |  |  | 4700 | 46.29 | 12 | 101532 | 1591 |  | Y | 44 | 27 |  |  | A68489 |  |  |  |  | 조관훈 | 2 |  |  | Y |  |  |  | 107.95 | 13-1 | 0.01 | 98.2 | A |  | 1589 | 3 | 0.17 | 1555 | 0.87 | 70 | 27 | 335 | 5:35 | 25 | 25 | 94 | 0 |  | 0 |  | 600 | N2 | 2021-12-08 06:48 | 2021-12-08 07:25 | 38 | 2021-12-08 06:46 | 40 |  |  |  |  | Y |  |  |  | Y | [5 empty] | 0 | 251.52 | [23 empty] | 0 | 0.01 | A |  |  | 8.257 | 20.895 | 61.163 | 0.075 | 7.407 | 2.927 | 2072.25 | 50 | 0 | 791 | 17 | 0 | 125 | 0 | 1245 | 0 | 499 | 0 | 0 | 177 | 10 |  |  |  | 0
2021-12-08 | A68493 | 1 | 고탄소 | P-AE1055LS |  | Al 탈산 | B | 37 | 23 | 52600 | 80.83 | B | B | B |  | 1 | 1 |  | 1520 | 1571 | 4300 |  |  | 4300 | 46.2 | 11 | 93071 | 1598 |  | Y | 40 | 24 | [7 empty] | 김형철 | 2 |  |  | Y |  |  |  | 101.9 | 13-2 | 0.16 | 113.69 | A |  | 1598 | 3 | 0.18 | 1555 | 1.1 | 70 | 27 | 383 | 6:23 | 25 | 26 | 95 | 0 |  | 0 |  | 600 | N2 | 2021-12-08 07:47 | 2021-12-08 08:27 | 39 | 2021-12-08 07:45 | 41 |  |  |  |  | Y |  |  |  | Y | [5 empty] | 0 | 253.09 | [23 empty] | 0 | 0.02 | A |  |  | 7.468 | 23.275 | 57.999 | 0.126 | 7.766 | 2.491 | 1965.51 | 108 | 0 | 864 | 28 | 0 | 128 | 0 | 938 | 0 | 394 | 0 | 0 | 63 | 20 |  |  |  | 0
2021-12-08 | B67908 | 2 | 저탄소 | LF2M2 | TUNDISH교체 | Al 탈산 | B | 16 | 87 | 48950 | 98.15 | B | B |  | B | 1 |  | 1 | 1555 | 1607 | 6000 |  |  | 6000 | 63 | 13 | 95233 | 1676 |  | Y | 39 | 33 | [7 empty] | 임승우 | 2 |  | Y |  |  | Y |  | 102.35 | 11-9 | 138.1 | 0 | A |  | 1670 | 1 | 0.23 | 1593 | 1.82 | 80 | 24 | 290 | 4:50 | 18 | 21 | 0 | 151 |  | 77.56 | 0 | 0 | AR | 2021-12-08 08:18 | 2021-12-08 09:02 | 44 | 2021-12-08 07:56 | 66 |  |  |  |  | N | [7 empty] | 7 | 5 | 27.02 | 0 | [19 empty] | 1.8 |  |  |  | 0.25 | 0.25 | A | [9 empty] | 0 | 0 | 535 | 79 | 0 | 375 | 0 | 901 | 0 | 149 | 0 | 0 | 0 | 10 |  |  | 9 |  | 1
2021-12-08 | A68494 | 1 | 고탄소 | AE1055LS | 유사강종연연주 | Al 탈산 | B | 31 | 28 | 53500 | 83.9 | B | B | B |  | 1 | 1 |  | 1520 | 1542 | 5100 |  |  | 5100 | 60.28 | 10 | 84600 | 1589 |  | Y | 41 | 27 | [7 empty] | 김형철 | 2 |  |  | Y |  |  |  | 100.95 | 12-10 | 0.03 | 191.77 | A |  | 1589 | 3 | 0.17 | 1548 | 0.89 | 64 | 24 | 279 | 4:39 | 25 | 25 | 96 | 0 |  | 0 |  | 600 | N2 | 2021-12-08 08:56 | 2021-12-08 09:25 | 29 | 2021-12-08 08:54 | 31 |  |  |  |  | Y |  |  |  | Y | [5 empty] | 0 | 293.41 | [23 empty] | 0 | 0.28 | A | [9 empty] | 52 | 0 | 699 | 20 | 0 | 148 | 0 | 796 | 0 | 390 | 0 | 0 | 49 | 63
2021-12-08 | B67909 | 2 | 저탄소 | LF2M2 |  | Al 탈산 | B | 35 | 79 | 47150 | 90.32 | B | B |  | B | 1 |  | 1 | 1555 | 1533 | 7300 |  |  | 7300 | 76.3 | 12 | 95679 | 1656 | 724 | Y | 43 | 37 | [7 empty] | 임승우 | 2 | [6 empty] | 99.25 | 11-8 | 168.88 | 0 | A |  | 1651 | 1 | 0.26 | 1574 | 1.86 | 61 | 27 | 276 | 4:36 | 18 | 19 | 0 | 152 |  | 37.87 | 0 | 0 | AR | 2021-12-08 09:19 | 2021-12-08 10:02 | 43 | 2021-12-08 09:07 | 54 |  |  |  |  | N | [7 empty] | 5 | 5.6 | 15.09 | 0 | [23 empty] | 0.17 | 0.17 | B | [9 empty] | 0 | 0 | 259 | 90 | 0 | 307 | 0 | 854 | 0 | 199 | 0 | 0 | 0 | 7 |  |  | 6
2021-12-08 | A68495 | 1 | 고탄소 | AE1055LS |  | Al 탈산 | B | 6 | 6 | 53800 | 84.93 | B | B | B |  | 1 | 1 |  | 1520 | 1588 | 3900 |  |  | 3900 | 38.42 | 12 | 101520 | 1576 |  | Y | 41 | 24 | 물량 과다로 잔강 4톤 버림 | [6 empty] | 김형철 | 2 |  |  | Y |  |  |  | 104.75 | 13-9 | 0 | 164.78 | A |  | 1577 | 3 | 0.17 | 1543 | 0.81 | 59 | 28 | 293 | 4:53 | 25 | 25 | 97 | 0 |  | 0 |  | 600 | N2 | 2021-12-08 09:55 | 2021-12-08 10:22 | 27 | 2021-12-08 09:53 | 29 |  |  |  |  | Y |  |  |  | Y | [5 empty] | 0 | 272.51 | [23 empty] | 0 | 0.01 | A | [9 empty] | 117 | 0 | 868 | 23 | 0 | 147 | 0 | 874 | 0 | 478 | 0 | 0 | 58 | 47
2021-12-08 | B67910 | 2 | 저탄소 | LF2M2 |  | Al 탈산 | B | 21 | 28 | 52650 | 88.35 | B | B |  | B | 1 |  | 1 | 1555 | 1579 | 6400 |  |  | 6400 | 72.36 | 12 | 88452 | 1660 |  | Y | 42 | 36 | [7 empty] | 임승우 | 2 | [6 empty] | 103.55 | 13-3 | 189.64 | 0 | A |  | 1656 | 1 | 0.25 | 1589 | 1.76 | 76 | 30 | 280 | 4:40 | 18 | 19 | 0 | 153 |  | 30.8 | 0 | 0 | AR | 2021-12-08 10:25 | 2021-12-08 11:04 | 39 | 2021-12-08 10:15 | 48 |  |  |  |  | N | [8 empty] | 4 | 13.13 | 0 | [23 empty] | 0.24 | 0.24 | A | [9 empty] | 0 | 0 | 501 | 100 | 0 | 364 | 0 | 507 | 0 | 212 | 0 | 0 | 0 | 5 |  |  | 6
2021-12-08 | A68496 | 1 | 고탄소 | AE1055LS |  | Al 탈산 | B | 19 | 57 | 51100 | 80.45 | B | B | B |  | 1 | 1 |  | 1520 | 1546 | 4500 |  |  | 4500 | 44.33 | 12 | 101520 | 1584 |  | Y | 40 | 24 | [7 empty] | 김형철 | 2 |  |  | Y |  |  |  | 107.55 | 12-10 | 0 | 182.78 | A |  | 1587 | 3 | 0.17 | 1555 | 0.82 | 71 | 28 | 305 | 5:05 | 25 | 25 | 98 | 0 |  | 0 |  | 550 | N2 | 2021-12-08 10:49 | 2021-12-08 11:20 | 31 | 2021-12-08 10:47 | 33 |  |  |  |  | Y |  |  |  | Y | [5 empty] | 0 | 250.75 | [23 empty] | 0 | 0 | A | [9 empty] | 89 | 0 | 821 | 34 | 0 | 149 | 0 | 918 | 0 | 542 | 0 | 0 | 46 | 51
2021-12-08 | B67911 | 2 | 저탄소 | LF2M2 | 잔강최소화전 | Al 탈산 | B | 11 | 79 | 49600 | 90 | B | B |  | B | 1 |  | 1 | 1555 | 1564 | 6500 |  |  | 6500 | 68.46 | 13 | 94950 | 1667 |  | Y | 40 | 35 | [7 empty] | 임승우 | 2 | [6 empty] | 102.3 | 12-1 | 132.52 | 0 | A |  | 1650 | 1 | 0.38 | 1590 | 0 | 77 | 38 | 189 | 3:09 | 18 | 19 | 0 | 154 |  | 217.94 | 0 | 0 | AR | 2021-12-08 11:42 | 2021-12-08 12:11 | 28 | 2021-12-08 11:28 | 43 |  |  |  |  | N | [7 empty] | 2 | 4.9 | 54.94 | 0 | [23 empty] | 0.03 | 0.03 | A | [9 empty] | 0 | 0 | 470 | 82 | 0 | 303 | 0 | 729 | 0 | 207 | 0 | 0 | 0 | 0 |  |  | 6
2021-12-08 | A68497 | 1 | 고탄소 | AE1055LS |  | Al 탈산 | B | 37 | 24 | 53100 | 86.35 | B | B | B |  | 1 | 1 |  | 1520 | 1520 | 5400 |  |  | 5400 | 63.83 | 10 | 84600 | 1601 | 364 | Y | 40 | 28 | [7 empty] | 김형철 | 2 |  |  | Y |  |  |  | 102.15 | 13-2 | 8.3 | 174.53 | A |  | 1590 | 3 | 0.18 | 1553 | 0.84 | 69 | 31 | 352 | 5:52 | 25 | 25 | 99 | 0 |  | 0 |  | 600 | N2 | 2021-12-08 11:52 | 2021-12-08 12:21 | 29 | 2021-12-08 11:50 | 31 |  |  |  |  | Y |  |  |  | Y | [5 empty] | 0 | 285.32 | [23 empty] | 0 | 0.01 | A | [9 empty] | 74 | 0 | 823 | 0 | 0 | 175 | 0 | 970 | 0 | 410 | 0 | 0 | 52 | 48
2021-12-08 | B67912 | 2 | 저탄소 | SM25C | 잔강최소화 | Al 탈산 | B | 29 | 70 | 49050 | 97.7 | B | B |  | B | 1 |  | 1 | 1540 | 1566 | 7600 |  |  | 7600 | 78.98 | 14 | 96229 | 1646 |  | Y | 56 | 40 | 알곤 안나와서 래들교체.. | [6 empty] | 임승우 | [7 empty] | 97.45 | 11-8 | 219.01 | 0 | A |  | 1646 | 1 | 0.22 | 1573 | 1.91 | 63 | 8 | 285 | 4:45 | 15 | 16 | 0 | 155 | 40 | 37.34 | 0 | 0 | AR | 2021-12-08 12:48 | 2021-12-08 13:31 | 43 | 2021-12-08 12:39 | 52 |  |  |  |  | N | [7 empty] | 3 | 4.5 | 15.1 | 0 | [23 empty] | 0.12 | 0.12 | A | [9 empty] | 0 | 0 | 97 | 21 | 0 | 224 | 0 | 652 | 0 | 203 | 0 | 0 | 0 | 22 |  |  | 6
2021-12-08 | A68498 | 1 | 고탄소 | AE1055LS |  | Al 탈산 | B | 31 | 29 | 53600 | 80.8 | B | B | B |  | 1 | 1 |  | 1520 | 1546 | 4400 |  |  | 4400 | 52.01 | 10 | 84600 | 1587 |  | Y | 40 | 24 | [7 empty] | 김형철 | 2 |  | Y |  |  |  |  | 102.65 | 13-1 | 10.96 | 143.01 | A |  | 1587 | 3 | 0.17 | 1554 | 0.77 | 70 | 31 | 316 | 5:16 | 25 | 25 | 100 | 0 |  | 0 |  | 600 | N2 | 2021-12-08 12:54 | 2021-12-08 13:20 | 26 | 2021-12-08 12:53 | 27 |  |  |  |  | Y |  |  |  | Y | [5 empty] | 0 | 274.7 | [23 empty] | 0 | 2.91 | A | [9 empty] | 134 | 0 | 974 | 23 | 0 | 188 | 0 | 496 | 0 | 400 | 0 | 0 | 0 | 54
2021-12-08 | B67913 | 2 | 저탄소 | SM25C |  | Al 탈산 | B | 35 | 80 | 47400 | 90.92 | B | B |  | B | 1 |  | 1 | 1540 | 1542 | 5900 |  |  | 5900 | 61.41 | 14 | 96072 | 1656 |  | Y | 39 | 32 | [7 empty] | 임승우 | 2 | [8 empty] | 159.74 | 0 | A |  | 1637 | 1 | 0.2 | 1583 | 0 | 73 | 36 | 276 | 4:36 | 15 | 16 | 0 | 156 |  | 29.07 | 0 | 0 | AR | 2021-12-08 13:53 | 2021-12-08 14:23 | 30 | 2021-12-08 13:33 | 50 |  |  |  |  | N | [8 empty] | 5.2 | 13.59 | 0 | [23 empty] | 0 | 0 | A | [9 empty] | 0 | 0 | 0 | 11 | 0 | 235 | 0 | 685 | 0 | 202 | 0 | 0 | 0 | 0
2021-12-08 | A68499 | 1 | 고탄소 | AE1055LS |  | Al 탈산 | B | 6 | 7 | 53700 | 77.28 | B | B | B |  | 1 | 1 |  | 1520 | 1547 | 5300 |  |  | 5300 | 52.21 | 12 | 101520 | 1589 |  | Y | 41 | 29 | [7 empty] | 김형철 | 2 |  |  | Y |  |  |  | 109.75 | 14-5 | 0 | 111.35 | A |  | 1589 | 3 | 0.2 | 1548 | 1.03 | 64 | 25 | 334 | 5:34 | 25 | 25 | 101 | 0 |  | 0 |  | 600 | N2 | 2021-12-08 13:46 | 2021-12-08 14:16 | 30 | 2021-12-08 13:45 | 31 |  |  |  |  | Y |  |  |  | Y | [5 empty] | 0 | 244.12 | [23 empty] | 0 | 7.15 | A | [9 empty] | 0 | 0 | 826 | 23 | 0 | 148 | 0 | 1177 | 0 | 494 | 0 | 0 | 74 | 63
2021-12-08 | A68500 | 1 | 고탄소 | AE1055LS |  | Al 탈산 | B | 21 | 29 | 52700 | 77.67 | B | C | C |  | 1 | 1 |  | 1520 | 1561 | 4600 |  |  | 4600 | 45.31 | 12 | 101520 | 1599 |  | Y | 40 | 33 | [7 empty] | 김형철 | 2 |  | Y |  |  |  |  | 103.65 | 13-2 | 0 | 120.2 | A |  | 1591 | 3 | 0.18 | 1551 | 1.11 | 67 | 27 | 306 | 5:06 | 25 | 26 | 102 | 0 |  | 0 |  | 600 | N2 | 2021-12-08 14:50 | 2021-12-08 15:19 | 29 | 2021-12-08 14:48 | 31 |  |  |  |  | Y |  |  |  | Y | [5 empty] | 0 | 237.01 | [23 empty] | 0 | 10.59 | A | [9 empty] | 0 | 0 | 853 | 69 | 0 | 212 | 0 | 788 | 0 | 445 | 0 | 0 | 98 | 110
2021-12-08 | B67914 | 2 | 저탄소 | SM25C |  | Al 탈산 | B | 19 | 58 | 51650 | 93.5 | B | C |  | C | 1 |  | 1 | 1540 | 1525 | 6300 |  |  | 6300 | 67.58 | 12 | 93220 | 1633 |  | Y | 42 | 36 | [7 empty] | 임승우 | 2 | [6 empty] | 102.65 | 12-5 | 104.33 | 0 | A |  | 1638 | 1 | 0.25 | 1566 | 0 | 56 | 32 | 483 | 8:03 | 15 | 18 | 0 | 157 |  | 71 | 0 | 0 | AR | 2021-12-08 15:11 | 2021-12-08 15:26 | 15 | 2021-12-08 14:59 | 27 | [12 empty] | 4 |  | 25.6 | 0 | [23 empty] | 0.29 | 0.29 | A | [9 empty] | 0 | 0 | 270 | 15 | 0 | 195 | 0 | 501 | 0 | 206 | 0 | 0 | 0 | 34
2021-12-08 | A68501 | 1 | 고탄소 | AE1055LS |  | Al 탈산 | B | 37 | 25 | 52900 | 85.37 | C | C | C |  | 1 | 1 |  | 1520 | 1539 | 5400 |  |  | 5400 | 53.19 | 12 | 101520 | 1601 |  | Y | 40 | 33 | [7 empty] | 양성호 | 2 |  | Y |  |  |  |  | 104.4 | 13-4 | 2.01 | 190.19 | A |  | 1591 | 3 | 0.16 | 1555 | 0.8 | 71 | 34 | 389 | 6:29 | 25 | 25 | 103 | 0 |  | 0 |  | 600 | N2 | 2021-12-08 16:06 | 2021-12-08 16:18 | 13 | 2021-12-08 16:05 | 14 |  |  |  |  | Y |  |  |  | Y | [5 empty] | 0 | 287.55 | [23 empty] | 2.08 | 13.11 | B | [9 empty] | 18 | 0 | 759 | 25 | 0 | 172 | 0 | 758 | 0 | 502 | 0 | 0 | 172 | 24
2021-12-08 | B67915 | 2 | 저탄소 | SM25C | TUNDISH교체전 | Al 탈산 | B | 11 | 80 | 49850 | 88.97 | C | C |  | C | 1 |  | 1 | 1540 | 1565 | 5700 |  |  | 5700 | 74.88 | 10 | 76122 | 1634 |  | Y | 40 | 33 | [7 empty] | 추창도 | 2 |  |  |  |  | Y |  | 105.05 | 12-3 | 182.54 | 0 | A |  | 1630 | 1 | 0.24 | 1580 | 1.16 | 70 | 35 | 274 | 4:34 | 15 | 16 | 0 | 158 |  | 58.16 | 0 | 0 | AR | 2021-12-08 16:12 | 2021-12-08 16:32 | 20 | 2021-12-08 16:05 | 27 | [14 empty] | 15.24 | 0 | [23 empty] | 0 | 0 | A | [9 empty] | 0 | 0 | 320 | 13 | 0 | 268 | 0 | 702 | 0 | 356 | 0 | 0 | 0 | 45
2021-12-08 | A68502 | 1 | 고탄소 | AE1055LS |  | Al 탈산 | B | 31 | 30 | 53300 | 73.27 | C | C | C |  | 1 | 1 |  | 1520 | 1598 | 3600 |  |  | 3600 | 35.46 | 12 | 101520 | 1595 |  | Y | 41 | 21 | [7 empty] | 양성호 | 2 |  | Y |  |  |  |  | 103.25 | 13-2 | 1.19 | 166.42 | A |  | 1596 | 3 | 0.2 | 1558 | 1.09 | 74 | 32 | 290 | 4:50 | 25 | 25 | 104 | 0 |  | 0 |  | 600 | N2 | 2021-12-08 16:58 | 2021-12-08 17:25 | 26 | 2021-12-08 16:57 | 27 |  |  |  |  | Y |  |  |  | Y | [5 empty] | 0 | 230.6 | [23 empty] | 4.5 | 13.11 | A | [9 empty] | 53 | 0 | 811 | 39 | 0 | 230 | 0 | 693 | 0 | 454 | 0 | 0 | 98 | 46
2021-12-08 | B67916 | 2 | 저탄소 | SBC90B2 | TUNDISH교체 | Al 탈산 | B | 29 | 71 | 51150 | 108.83 | C | C |  | C | 1 |  | 1 | 1555 | 1535 | 10200 |  |  | 10200 | 106.78 | 12 | 95520 | 1628 |  | Y | 63 | 49 | [7 empty] | 추창도 | 2 |  |  |  |  | Y |  |  |  | 244.54 | 0 | A |  | 1651 | 1 | 0.29 | 1589 | 1.68 | 88 | 36 | 275 | 4:35 | 18 | 19 | 0 | 159 |  | 25.47 | 0 | 0 | AR | 2021-12-08 17:37 | 2021-12-08 17:59 | 23 | 2021-12-08 17:28 | 31 |  |  |  |  | Y | [7 empty] | 1 |  | 10.73 | 0 | 연주 물량없어 첫차지 극진공시간 미달 | [18 empty] | 1.87 |  |  |  | 0.04 | 0.04 | B | [9 empty] | 425 | 903 | 1672 | 51 | 0 | 365 | 0 | 1498 | 0 | 610 | 0 | 0 | 105 | 15 |  |  | 9 |  | 1
2021-12-08 | A68503 | 1 | 고탄소 | AE1055LS |  | Al 탈산 | B | 6 | 8 | 54400 | 81.37 | C | C | C |  | 1 | 1 |  | 1520 | 1551 | 5300 |  |  | 5300 | 62.65 | 10 | 84600 | 1583 |  | Y | 43 | 20 | [7 empty] | 양성호 | 2 | [6 empty] | 107.35 | 14-2 | 0 | 132.84 | A |  | 1591 | 3 | 0.16 | 1547 | 1.16 | 63 | 24 | 315 | 5:15 | 25 | 26 | 105 | 0 |  | 0 |  | 400 | N2 | 2021-12-08 18:09 | 2021-12-08 18:32 | 23 | 2021-12-08 18:08 | 24 |  |  |  |  | Y |  |  |  | Y | [5 empty] | 0 | 223.79 | [23 empty] | 7.73 | 18.6 | A | [9 empty] | 68 | 0 | 791 | 39 | 0 | 174 | 0 | 899 | 0 | 547 | 0 | 0 | 99 | 74
2021-12-08 | B67917 | 2 | 저탄소 | SBC90B2 |  | Al 탈산 | B | 19 | 59 | 51700 | 93.83 | C | C |  | C | 1 |  | 1 | 1555 | 1577 | 7700 |  |  | 7700 | 80.61 | 12 | 95520 | 1648 |  | Y | 48 | 44 | [7 empty] | 추창도 | 2 |  |  |  |  | Y |  | 104.5 | 12-7 | 190.79 | 0 | A |  | 1640 | 1 | 0.26 | 1582 | 1.35 | 81 | 45 | 327 | 5:27 | 18 | 19 | 0 | 160 | 50 | 43.27 | 0 | 0 | AR | 2021-12-08 18:37 | 2021-12-08 18:59 | 22 | 2021-12-08 18:27 | 31 | [12 empty] | 3 |  | 13.03 | 0 | [20 empty] | 0.78 |  |  | 0.11 | 0.11 | A | [9 empty] | 1582 | 0 | 909 | 588 | 0 | 412 | 0 | 1150 | 0 | 418 | 0 | 0 | 66 | 0
2021-12-08 | A68504 | 1 | 고탄소 | AE1055LS |  | Al 탈산 | B | 21 | 30 | 52500 | 75.47 | C | C | C |  | 1 | 1 |  | 1520 | 1594 | 4300 |  |  | 4300 | 42.36 | 12 | 101520 | 1581 |  | Y | 41 | 28 | [7 empty] | 양성호 | 2 | [6 empty] | 104.85 | 13-3 | 26.7 | 106.57 | A |  | 1581 | 3 | 0.15 | 1563 | 0.53 | 79 | 33 | 288 | 4:48 | 25 | 25 | 106 | 0 |  | 0 |  | 700 | N2 | 2021-12-08 19:03 | 2021-12-08 19:38 | 35 | 2021-12-08 19:02 | 36 |  |  |  |  | Y |  |  |  | Y | [5 empty] | 0 | 236.67 | [23 empty] | 7.73 | 19.8 | B | [9 empty] | 96 | 0 | 815 | 31 | 0 | 212 | 0 | 847 | 0 | 549 | 0 | 0 | 174 | 0
2021-12-08 | B67918 | 2 | 저탄소 | SBC90B2 |  | Al 탈산 | B | 33 | 1 | 54200 | 116.8 | C | C |  | C | 1 |  | 1 | 1555 | 1617 | 7500 |  |  | 7500 | 78.52 | 12 | 95520 | 1637 |  | Y | 46 | 39 | [7 empty] | 추창도 | 2 |  |  |  |  | Y |  | 103.8 | 13-10 | 145.59 | 0 | A |  | 1642 | 1 | 0.28 | 1572 | 1.56 | 71 | 31 | 359 | 5:59 | 18 | 19 | 0 | 161 |  | 41.59 | 0 | 0 | AR | 2021-12-08 20:06 | 2021-12-08 20:02 | -5 | 2021-12-08 19:34 | 28 | [12 empty] | 3 |  | 13.67 | 0 | [20 empty] | 1.24 |  |  | 0.12 | 0.12 | A | [9 empty] | 1522 | 0 | 501 | 427 | 0 | 312 | 0 | 908 | 0 | 409 | 0 | 0 | 87 | 0
2021-12-08 | A68505 | 1 | 고탄소 | AE1055LS |  | Al 탈산 | B | 37 | 26 | 53000 | 83.65 | C | C | C |  | 1 | 1 |  | 1520 | 1557 | 4500 |  |  | 4500 | 44.33 | 12 | 101520 | 1596 |  | Y | 40 | 30 | [7 empty] | 양성호 | 2 | [6 empty] | 102.7 | 13-2 | 27.93 | 144.71 | A |  | 1592 | 3 | 0.14 | 1546 | 1.07 | 62 | 23 | 316 | 5:16 | 25 | 26 | 107 | 0 |  | 0 |  | 600 | N2 | 2021-12-08 20:14 | 2021-12-08 20:43 | 30 | 2021-12-08 20:12 | 32 |  |  |  |  | Y |  |  |  | Y | [5 empty] | 0 | 277.46 | [23 empty] | 0 | 0.03 | A | [9 empty] | 85 | 0 | 969 | 35 | 0 | 211 | 0 | 746 | 0 | 453 | 0 | 0 | 97 | 26
2021-12-08 | B67919 | 2 | 저탄소 | SBC90B2 |  | Al 탈산 | B | 11 | 81 | 49400 | 116.53 | C | C |  | C | 1 |  | 1 | 1555 | 1589 | 7700 |  |  | 7700 | 80.61 | 12 | 95520 | 1626 |  | Y | 46 | 41 |  |  | B67916 | 05 |  |  |  | 추창도 | 2 |  |  |  |  | Y |  | 114.4 | 13-2 | 186.56 | 0 | A |  | 1628 | 1 | 0.26 | 1569 | 1.29 | 68 | 37 | 323 | 5:23 | 18 | 18 | 0 | 162 |  | 57.15 | 0 | 0 | AR | 2021-12-08 21:16 | 2021-12-08 21:07 | -9 | 2021-12-08 20:43 | 24 | [12 empty] | 2 |  | 16.23 | 0 | [20 empty] | 1.11 |  |  | 0.06 | 0.06 | A | [9 empty] | 1600 | 0 | 509 | 216 | 0 | 370 | 0 | 902 | 0 | 404 | 0 | 0 | 80 | 0
2021-12-08 | A68506 | 1 | 고탄소 | AE1055LS |  | Al 탈산 | B | 31 | 31 | 53200 | 78.37 | C | C | C |  | 1 | 1 |  | 1520 | 1550 | 4800 |  |  | 4800 | 47.28 | 12 | 101520 | 1600 |  | Y | 41 | 27 | [7 empty] | 양성호 | 2 | [6 empty] | 103 | 13-1 | 3.5 | 69.67 | A |  | 1595 | 3 | 0.17 | 1557 | 1.06 | 73 | 29 | 296 | 4:56 | 25 | 25 | 108 | 0 |  | 0 |  | 600 | N2 | 2021-12-08 21:10 | 2021-12-08 21:48 | 38 | 2021-12-08 21:08 | 39 |  |  |  |  | Y |  |  |  | Y | [5 empty] | 0 | 234.97 | [23 empty] | 0 | 2.38 | A | [9 empty] | 0 | 0 | 748 | 23 | 0 | 160 | 0 | 890 | 0 | 548 | 0 | 0 | 183 | 28
2021-12-08 | B67920 | 2 | 저탄소 | SBC90B2 |  | Al 탈산 | B | 29 | 72 | 49900 | 105.23 | C | C |  | A | 1 |  | 1 | 1555 | 1532 | 9400 |  |  | 9400 | 98.41 | 12 | 95520 | 1643 |  | Y | 56 | 46 | [7 empty] | 추창도 | 2 |  |  | Y |  | Y |  | 110.3 | 12-10 | 175.62 | 0 | A |  | 1636 | 1 | 0.25 | 1565 | 1.37 | 64 | 41 | 254 | 4:14 | 18 | 19 | 0 | 163 |  | 48.42 | 0 | 0 | AR | 2021-12-08 22:05 | 2021-12-08 22:18 | 13 | 2021-12-08 21:53 | 25 |  |  |  |  | N | [7 empty] | 2 | 4 | 16.28 | 0 | [20 empty] | 0.72 |  |  | 0.15 | 0.15 | A | [9 empty] | 1503 | 0 | 0 | 443 | 0 | 326 | 0 | 1113 | 0 | 372 | 0 | 0 | 53 | 0 |  |  | 6
2021-12-08 | A68507 | 1 | 고탄소 | AE1055LS | TUNDISH교체전 | Al 탈산 | B | 6 | 9 | 54200 | 85.87 | C | C | A |  | 1 | 1 |  | 1520 | 1563 | 4200 |  |  | 4200 | 45.57 | 12 | 92164 | 1593 |  | Y | 42 | 28 | [7 empty] | 양성호 | 2 | [8 empty] | 1.8 | 150.26 | A |  | 1593 | 3 | 0.14 | 1547 | 1.07 | 63 | 28 | 306 | 5:06 | 25 | 26 | 109 | 0 |  | 0 |  | 610 | N2 | 2021-12-08 22:20 | 2021-12-08 22:47 | 27 | 2021-12-08 22:20 | 28 |  |  |  |  | Y |  |  |  | Y | [5 empty] | 0 | 278.09 | [23 empty] | 0 | 3.95 | A | [9 empty] | 61 | 0 | 730 | 34 | 0 | 202 | 0 | 747 | 0 | 455 | 0 | 0 | 147 | 49
2021-12-08 | B67921 | 2 | 저탄소 | SBC90B2 |  | Al 탈산 | B | 19 | 60 | 50950 | 93.63 | C | A |  | A | 1 |  | 1 | 1555 | 1521 | 8300 |  |  | 8300 | 73.53 | 14 | 112874 | 1633 |  | Y | 47 | 41 |  |  | B67918 | 05 |  |  |  | 추창도 | 2 |  | Y |  |  | Y |  | 100.35 | 12-2 | 206.35 | 0 | A |  | 1630 | 1 | 0.3 | 1566 | 1.73 | 65 | 36 | 232 | 3:52 | 18 | 19 | 0 | 164 |  | 53.67 | 0 | 0 | AR | 2021-12-08 23:10 | 2021-12-08 23:28 | 17 | 2021-12-08 23:01 | 27 |  |  |  |  | N | [7 empty] | 2 | 4.5 | 18.05 | 0 | [20 empty] | 0.51 |  |  | 0.1 | 0.1 | A | [9 empty] | 1035 | 321 | 252 | 414 | 0 | 402 | 0 | 1218 | 0 | 404 | 0 | 0 | 56 | 5 |  |  | 6
2021-12-08 | A68508 | 1 | 저탄소 | SCR420HON | TUNDISH교체 | Al 탈산 | B | 21 | 31 | 52500 | 77.72 | A | A | A |  | 1 | 1 |  | 1540 | 1558 | 7500 |  |  | 7500 | 73.87 | 12 | 101532 | 1642 |  | Y | 43 | 37 |  |  | A68505 |  |  |  |  | 조관훈 | 2 |  | Y |  |  |  |  | 108.8 | 13-7 | 0 | 210.93 | A |  | 1642 | 3 | 0.16 | 1602 | 1.21 | 92 | 32 | 355 | 5:55 | 16 | 20 | 110 | 0 |  | 0 |  | 999 | N2 | 2021-12-08 23:24 | 2021-12-09 00:06 | 42 | 2021-12-08 23:22 | 45 |  |  |  |  | Y |  |  |  | Y | [5 empty] | 0 | 188.59 | [19 empty] | 2.58 | 1.89 |  |  | 0 | 18.02 | A | [9 empty] | 709 | 1040 | 0 | 60 | 0 | 219 | 0 | 695 | 0 | 496 | 0 | 0 | 48 | 27 |  |  |  |  | 1
2021-12-08 | B67922 | 2 | 저탄소 | SBC90B2 |  | Al 탈산 | B | 33 | 2 | 55150 | 91.2 | A | A |  | A | 1 |  | 1 | 1555 | 1519 | 8900 |  |  | 8900 | 93.17 | 12 | 95520 | 1613 |  | Y | 48 | 42 |  |  | B67919 | 05 |  |  |  | 임현진 | 2 |  |  |  |  | Y |  | 104.25 | 13-10 | 289.52 | 0 | A |  | 1621 | 1 | 0.25 | 1569 | 1.44 | 68 | 31 | 258 | 4:18 | 18 | 20 | 0 | 165 |  | 33.8 | 0 | 0 | AR | 2021-12-09 00:13 | 2021-12-09 00:26 | 13 | 2021-12-09 00:05 | 21 | [14 empty] | 11.23 | 0 | [20 empty] | 0.88 |  |  | 0 | 0 | A | [9 empty] | 1027 | 361 | 157 | 405 | 0 | 315 | 0 | 701 | 0 | 206 | 0 | 0 | 0 | 25 |  |  | 6
2021-12-08 | A68509 | 1 | 저탄소 | SCR420HON |  | Al 탈산 | B | 37 | 27 | 52800 | 79.85 | A | A | A |  | 1 | 1 |  | 1540 | 1549 | 6400 |  |  | 6400 | 63.03 | 12 | 101532 | 1612 |  | Y | 42 | 38 |  |  | A68506 |  |  |  |  | 조관훈 | 2 |  | Y |  |  |  |  | 106.85 | 13-6 | 0 | 244.37 | A |  | 1612 | 3 | 0.28 | 1595 | 0.47 | 85 | 35 | 295 | 4:55 | 16 | 20 | 111 | 0 |  | 0 |  | 999 | N2 | 2021-12-09 00:25 | 2021-12-09 01:10 | 45 | 2021-12-09 00:23 | 47 |  |  |  |  | Y |  |  |  | Y | [5 empty] | 0 | 215.5 | [23 empty] | 0 | 16.38 | A | [9 empty] | 539 | 1065 | 0 | 24 | 0 | 214 | 0 | 499 | 0 | 299 | 0 | 0 | 0 | 16 |  |  | 5
2021-12-08 | B67923 | 2 | 저탄소 | SBC90B2 |  | Al 탈산 | B | 11 | 82 | 49350 | 92.32 | A | A |  | A | 1 |  | 1 | 1555 | 1563 | 6900 |  |  | 6900 | 72.24 | 12 | 95520 | 1633 |  | Y | 44 | 38 |  |  | B67920 | 05 |  |  |  | 임현진 |  |  |  | Y |  |  |  | 107.75 | 12-5 | 229.85 | 0 | A |  | 1618 | 1 | 0.26 | 1567 | 1.26 | 66 | 33 | 422 | 7:02 | 18 | 19 | 0 | 166 |  | 38.74 | 0 | 0 | AR | 2021-12-09 01:12 | 2021-12-09 01:27 | 15 | 2021-12-09 01:03 | 24 |  |  |  |  | Y | [7 empty] | 2 | 4.5 | 14.38 | 0 | [20 empty] | 0.82 |  |  | 0.08 | 0.08 | B | [9 empty] | 1305 | 218 | 307 | 1126 | 0 | 336 | 0 | 807 | 0 | 104 | 0 | 0 | 0 | 12 |  |  | 6
2021-12-08 | A68510 | 1 | 저탄소 | SCR420HON |  | Al 탈산 | B | 31 | 32 | 53500 | 83.32 | A | A | A |  | 1 | 1 |  | 1540 | 1558 | 6400 |  |  | 6400 | 63.03 | 12 | 101532 | 1638 |  | Y | 42 | 36 |  |  | A68507 |  |  |  |  | 조관훈 | 2 |  | Y |  |  |  |  | 105.15 | 13-3 | 0 | 200.51 | A |  | 1638 | 3 | 0.18 | 1592 | 1.18 | 82 | 37 | 308 | 5:08 | 16 | 20 | 112 | 0 |  | 0 |  | 999 | N2 | 2021-12-09 01:38 | 2021-12-09 02:10 | 31 | 2021-12-09 01:36 | 33 |  |  |  |  | Y |  |  |  | Y | [5 empty] | 0 | 237.35 | [23 empty] | 0 | 6.52 | A | [9 empty] | 1252 | 575 | 0 | 27 | 0 | 246 | 0 | 515 | 0 | 336 | 0 | 0 | 0 | 18 |  |  | 4
2021-12-08 | B67924 | 2 | 저탄소 | SBC90B2 |  | Al 탈산 | B | 29 | 73 | 49950 | 87.58 | A | A |  | A | 1 |  | 1 | 1555 | 1564 | 6900 |  |  | 6900 | 72.24 | 12 | 95520 | 1635 |  | Y | 41 | 37 |  |  | B67921 | 05 |  |  |  | 임현진 | 2 | [6 empty] | 108.55 | 12-8 | 166.43 | 0 | A |  | 1625 | 1 | 0.19 | 1565 | 1.24 | 64 | 40 | 268 | 4:28 | 18 | 19 | 0 | 167 |  | 383.92 | 0 | 0 | AR | 2021-12-09 02:15 | 2021-12-09 02:34 | 19 | 2021-12-09 02:05 | 29 |  |  |  |  | N | [7 empty] | 1 | 5 | 96.8 | 0 | [20 empty] | 1.22 |  |  | 0.06 | 0.06 | B | [9 empty] | 1044 | 451 | 0 | 1677 | 0 | 317 | 0 | 603 | 0 | 0 | 0 | 0 | 53 | 15 |  |  | 6
2021-12-08 | A68511 | 1 | 저탄소 | SCR420HON |  | Al 탈산 | B | 6 | 10 | 53500 | 78.37 | A | A | A |  | 1 | 1 |  | 1540 | 1577 | 5900 |  |  | 5900 | 69.73 | 10 | 84610 | 1625 |  | Y | 45 | 33 |  |  | A68508 |  |  |  |  | 조관훈 | 2 |  |  | Y |  |  |  | 105.15 | 13-9 | 0 | 177.83 | A |  | 1625 | 3 | 0.18 | 1620 | 0.16 | 110 | 27 | 196 | 3:16 | 16 | 21 | 113 | 0 |  | 0 |  | 999 | N2 | 2021-12-09 02:32 | 2021-12-09 03:09 | 37 | 2021-12-09 02:30 | 39 |  |  |  |  | Y |  |  |  | Y | [5 empty] | 0 | 201.23 | [23 empty] | 0 | 1.13 | A | [9 empty] | 1303 | 389 | 0 | 47 | 0 | 226 | 0 | 498 | 0 | 300 | 0 | 0 | 0 | 18
2021-12-08 | B67925 | 2 | 저탄소 | SBC90B2 |  | Al 탈산 | B | 19 | 61 | 51200 | 87.22 | A | A |  | A | 1 |  | 1 | 1555 | 1515 | 8400 |  |  | 8400 | 87.94 | 12 | 95520 | 1629 |  | Y | 44 | 39 |  |  | B67922 | 05 |  |  |  | 임현진 | 2 |  |  | Y |  | Y |  | 106.8 | 12-9 | 202.13 | 0 | A |  | 1624 | 1 | 0.3 | 1572 | 1.38 | 71 | 40 | 349 | 5:49 | 18 | 19 | 0 | 168 |  | 36.68 | 0 | 0 | AR | 2021-12-09 03:12 | 2021-12-09 03:34 | 22 | 2021-12-09 03:05 | 29 | [14 empty] | 11.96 | 0 | [20 empty] | 0.69 |  |  | 0.04 | 0.04 | A | [9 empty] | 411 | 1007 | 0 | 1038 | 0 | 300 | 0 | 705 | 0 | 0 | 0 | 0 | 56 | 5 |  |  | 6
2021-12-08 | A68512 | 1 | 저탄소 | SCR420HON |  | Al 탈산 | B | 21 | 32 | 52600 | 78.72 | A | A | A |  | 1 | 1 |  | 1540 | 1585 | 5800 |  |  | 5800 | 57.12 | 12 | 101532 | 1632 |  | Y | 44 | 33 |  |  | A68509 |  |  |  |  | 조관훈 | 2 |  |  | Y |  |  |  | 108.95 | 13-7 | 0 | 195.5 | A |  | 1632 | 3 | 0.18 | 1594 | 1.19 | 84 | 37 | 294 | 4:54 | 16 | 21 | 114 | 0 |  | 0 |  | 999 | N2 | 2021-12-09 03:33 | 2021-12-09 04:06 | 34 | 2021-12-09 03:31 | 36 |  |  |  |  | Y |  |  |  | Y | [5 empty] | 0 | 197.42 | [23 empty] | 0 | 1.21 | A | [9 empty] | 1750 | 133 | 0 | 0 | 0 | 265 | 0 | 513 | 0 | 296 | 0 | 0 | 0 | 10
2021-12-08 | B67926 | 2 | 저탄소 | SBC90B2 |  | Al 탈산 | B | 33 | 3 | 54950 | 89.82 | A | A |  | A | 1 |  | 1 | 1555 | 1530 | 7100 |  |  | 7100 | 74.33 | 12 | 95520 | 1636 | 365 | Y | 42 | 35 | [7 empty] | 임현진 | 2 |  |  | Y |  |  |  | 95.15 | 12-9 | 253.97 | 0 | A |  | 1618 | 1 | 0.25 | 1567 | 1.15 | 66 | 33 | 220 | 3:40 | 18 | 19 | 0 | 169 |  | 32.74 | 0 | 0 | AR | 2021-12-09 04:14 | 2021-12-09 04:33 | 18 | 2021-12-09 04:06 | 26 |  |  |  |  | N | [8 empty] | 4.5 | 10.19 | 0 | [20 empty] | 0.76 |  |  | 0.09 | 0.09 | A | [9 empty] | 686 | 602 | 260 | 456 | 0 | 294 | 0 | 601 | 0 | 0 | 0 | 0 | 55 | 25 |  |  | 6
2021-12-08 | A68513 | 1 | 저탄소 | SCR420HON |  | Al 탈산 | B | 37 | 28 | 53100 | 86 | A | A | A |  | 1 | 1 |  | 1540 | 1614 | 4800 |  |  | 4800 | 47.28 | 12 | 101532 | 1617 |  | Y | 49 | 48 |  |  | A68510 |  |  |  |  | 조관훈 | 2 |  |  | Y |  |  |  | 106.6 | 13-6 | 0 | 242.1 | A |  | 1617 | 3 | 0.23 | 1586 | 0.89 | 76 | 37 | 422 | 7:02 | 16 | 21 | 115 | 0 |  | 0 |  | 999 | N2 | 2021-12-09 04:40 | 2021-12-09 05:12 | 31 | 2021-12-09 04:38 | 33 |  |  |  |  | Y |  |  |  | Y | [5 empty] | 0 | 220.17 | [23 empty] | 0 | 0.21 | A | [9 empty] | 1694 | 220 | 0 | 241 | 0 | 242 | 0 | 497 | 0 | 296 | 0 | 0 | 0 | 15
2021-12-08 | B67927 | 2 | 저탄소 | SBC90B2 |  | Al 탈산 | B | 11 | 83 | 49200 | 91.9 | A | A |  | A | 1 |  | 1 | 1555 | 1579 | 7100 |  |  | 7100 | 81.09 | 11 | 87560 | 1643 |  | Y | 42 | 34 | [7 empty] | 임현진 | 2 |  |  |  |  | Y |  | 109.8 | 12-7 | 162.23 | 0 | A |  | 1623 | 1 | 0.3 | 1575 | 0 | 74 | 41 | 339 | 5:39 | 18 | 19 | 0 | 170 |  | 36.63 | 0 | 0 | AR | 2021-12-09 05:14 | 2021-12-09 05:32 | 18 | 2021-12-09 05:05 | 28 |  |  |  |  | N | [7 empty] | 3 | 4.5 | 19.11 | 0 | [20 empty] | 0.58 |  |  | 0.18 | 0.18 | B | [9 empty] | 1059 | 242 | 0 | 611 | 0 | 284 | 0 | 605 | 0 | 0 | 0 | 0 | 56 | 16
2021-12-08 | A68514 | 1 | 저탄소 | SCR420HON |  | Al 탈산 | B | 31 | 33 | 53100 | 74.32 | A | A | A |  | 1 | 1 |  | 1540 | 1648 | 3400 |  |  | 3400 | 33.49 | 12 | 101532 | 1616 |  | Y | 42 | 20 |  |  | A68511 |  |  |  |  | 조관훈 | 2 |  |  | Y |  |  |  | 104 | 13-2 | 0 | 105.06 | A |  | 1616 | 3 | 0.2 | 1584 | 1.03 | 74 | 27 | 271 | 4:31 | 16 | 20 | 116 | 0 |  | 0 |  | 999 | N2 | 2021-12-09 05:31 | 2021-12-09 06:13 | 42 | 2021-12-09 05:29 | 44 |  |  |  |  | Y |  |  |  | Y | [5 empty] | 0 | 193.18 | [23 empty] | 0 | 0.15 | A | [9 empty] | 0 | 47 | 0 | 78 | 0 | 273 | 0 | 692 | 0 | 300 | 0 | 0 | 0 | 25
2021-12-08 | B67928 | 2 | 저탄소 | SBC90B2 | 연주종료 | Al 탈산 | B | 29 | 74 | 49900 | 98.13 | A | A |  | B | 1 |  | 1 | 1555 | 1576 | 6400 |  |  | 6400 | 67.74 | 13 | 94475 | 1636 |  | Y | 40 | 33 | [7 empty] | 임현진 | 2 |  |  |  |  | Y |  | 106.1 | 12-5 | 157.9 | 0 | A |  | 1625 | 1 | 0.27 | 1562 | 1.45 | 61 | 33 | 378 | 6:18 | 18 | 20 | 0 | 171 |  | 28.51 | 0 | 0 | AR | 2021-12-09 06:17 | 2021-12-09 06:36 | 19 | 2021-12-09 05:57 | 39 |  |  |  |  | N | [7 empty] | 3 | 4.5 | 11.33 | 0 | [20 empty] | 0.57 |  |  | 0.18 | 0.18 | B | [9 empty] | 1102 | 282 | 0 | 555 | 0 | 288 | 0 | 670 | 0 | 0 | 0 | 0 | 51 | 32 |  |  | 6
2021-12-08 | A68515 | 1 | 저탄소 | SCR420HON | TUNDISH교체전 | Al 탈산 | B | 6 | 11 | 54100 | 82.47 | A | B | B |  | 1 | 1 |  | 1540 | 1584 | 5500 |  |  | 5500 | 44.94 | 16 | 122394 | 1629 |  | Y | 44 | 31 |  |  | A68512 |  |  |  |  | 조관훈 | 2 |  |  | Y |  |  |  | 99.45 | 13-2 | 0 | 144.32 | A |  | 1629 | 3 | 0.19 | 1584 | 1.22 | 74 | 26 | 279 | 4:39 | 16 | 20 | 117 | 0 |  | 0 |  | 900 | N2 | 2021-12-09 06:42 | 2021-12-09 07:14 | 32 | 2021-12-09 06:40 | 34 |  |  |  |  | Y |  |  |  | Y | [5 empty] | 0 | 263.66 | [23 empty] | 0.05 | 0.06 | A | [9 empty] | 995 | 421 | 0 | 29 | 0 | 169 | 0 | 497 | 0 | 297 | 0 | 0 | 0 | 5 |  |  | 4
2021-12-08 | B67929 | 2 | 중탄소 | SA649 |  | Al 탈산 | I | 19 | 62 | 51250 | 106.87 | A | B |  | B | 1 |  | 1 | 1560 | 1551 | 9000 |  |  | 9000 | 91.84 | 7 | 98000 | 1663 |  | INGOT | 51 | 46 | [7 empty] | 임현진 | [7 empty] | 107.15 | 12-9 | 220 | 0 | A |  | 1660 | 1 | 0.25 | 1575 | 1.64 | 84 |  | 296 | 4:56 | 25 | 27 | 0 | 172 | 50 | 48.43 | 0 | 0 | AR | 2021-12-09 07:35 |  | 26 | 2021-12-09 07:23 | [5 empty] | Y | [7 empty] | 4 | 4.5 | 19.03 | 0 | [16 empty] | 0.8 |  | 0.8 |  |  |  |  | 0.17 | 0.17 | A | [9 empty] | 1162 | 0 | 178 | 56 | 0 | 130 | 0 | 1197 | 0 | 464 | 0 | 0 | 171 | 23
2021-12-09 | A68516 | 1 | 저탄소 | SM18CM9 | TUNDISH교체 | Al 탈산 | B | 21 | 33 | 52500 | 68.1 | B | B | B |  | 1 | 1 |  | 1540 | 1574 | 5400 |  |  | 5400 | 57.31 | 13 | 94230 | 1651 |  | Y | 34 | 31 | [7 empty] | 김형철 | 2 | [6 empty] | 102.4 | 12-10 | 158.69 | 0 | A |  | 1651 | 3 | 0.19 | 1606 | 1.36 | 93 | 33 | 266 | 4:26 | 18 | 20 | 118 | 0 |  | 0 |  | 500 | Ar | 2021-12-09 07:41 | 2021-12-09 08:32 | 53 | 2021-12-09 07:39 | 55 |  |  |  |  | Y |  |  |  | Y | [5 empty] | 123.82 | 45.31 | [19 empty] | 1.73 |  |  |  | 0.02 | 0 | A | [9 empty] | 0 | 0 | 1165 | 143 | 0 | 261 | 0 | 847 | 0 | 547 | 0 | 0 | 0 | 39 |  |  | 9 |  | 1
2021-12-09 | B67930 | 2 | 저탄소 | 18CRNIMO7HI |  | Al 탈산 | I | 33 | 4 | 54450 | 115.57 | B | B |  | B | 1 |  | 1 | 1560 | 1591 | 8200 |  |  | 8200 | 102.5 | 4 | 80000 | 1704 |  | INGOT | 54 | 43 | [7 empty] | 임승우 | [7 empty] | 92.75 | 12-6 | 0.01 | 232.3 | A |  | 1665 | 1 | 0.23 | 1595 | 1.43 | 89 |  | 363 | 6:03 | 25 | 26 | 0 | 173 |  | 87.59 | 0 | 0 | N2 | 2021-12-09 08:47 |  | 20 | 2021-12-09 08:34 | [5 empty] | Y | [8 empty] | 5 | 0 | 31.75 | [18 empty] | 1 |  |  |  |  | 0 | 0 | B | [9 empty] | 949 | 1271 | 0 | 33 | 0 | 227 | 0 | 347 | 0 | 300 | 0 | 0 | 145 | 8
2021-12-09 | A68517 | 1 | 저탄소 | SM18CM9 |  | Al 탈산 | B | 37 | 29 | 53000 | 111.48 | B | B |  | B | 1 |  | 1 | 1540 | 1592 | 7000 |  |  | 7000 | 69.61 | 13 | 100554 | 1662 |  | Y | 57 | 36 | [7 empty] | 김형철 | 2 | [6 empty] | 99.45 | 12-8 | 167.66 | 0 | A |  | 1642 | 1 | 0.23 | 1575 | 1.46 | 62 | 34 | 256 | 4:16 | 18 | 19 | 0 | 174 |  | 25.19 | 0 | 0 | Ar | 2021-12-09 09:25 | 2021-12-09 09:36 | 11 | 2021-12-09 09:16 | 20 |  |  |  |  | Y | [7 empty] | 3 |  | 11.48 | 0 | [23 empty] | 0.18 | 0.18 | A | [9 empty] | 0 | 0 | 1223 | 61 | 0 | 234 | 0 | 994 | 0 | 651 | 0 | 0 | 79 | 22 |  |  | 6
2021-12-09 | B67931 | 2 | 저탄소 | SM18CM9 |  | Al 탈산 | B | 11 | 84 | 49150 | 126.18 | B | B |  | B | 1 |  | 1 | 1555 | 1559 | 9100 |  |  | 9100 | 91.95 | 12 | 98968 | 1651 |  | Y | 74 | 50 |  |  | B67929 | 00 |  |  |  | 임승우 | 2 | [6 empty] | 104.15 | 12-2 | 225.35 | 0 | A |  | 1639 | 1 | 0.26 | 1581 | 1.34 | 68 | 22 | 333 | 5:33 | 18 | 19 | 0 | 175 |  | 29.71 | 0 | 0 | Ar | 2021-12-09 10:03 | 2021-12-09 11:00 | 57 | 2021-12-09 09:52 | 68 |  |  |  |  | Y | [7 empty] | 5 | 4 | 10.49 | 0 | [23 empty] | 0.3 | 0.3 | A | [9 empty] | 0 | 0 | 1359 | 148 | 0 | 278 | 0 | 1100 | 0 | 514 | 0 | 0 | 101 | 0 |  |  | 6
2021-12-09 | B67932 | 2 | 저탄소 | SM18CM9 |  | Al 탈산 | B | 19 | 63 | 50900 | 99.02 | B | B |  | B | 1 |  | 1 | 1555 | 1545 | 7700 |  |  | 7700 | 75 | 14 | 102664 | 1619 |  | Y | 49 | 40 |  |  | B67930 | 04 |  |  |  | 임승우 | 2 | [6 empty] | 110.5 | 13-2 | 168.74 | 0 | A |  | 1639 | 1 | 0.25 | 1580 | 0 | 67 | 19 | 334 | 5:34 | 18 | 19 | 0 | 176 |  | 25.87 | 0 | 0 | Ar | 2021-12-09 11:02 | 2021-12-09 11:56 | 53 | 2021-12-09 10:52 | 64 | [12 empty] | 3 |  | 9.86 | 0 | [23 empty] | 0.15 | 0.15 | A | [9 empty] | 0 | 0 | 1455 | 61 | 0 | 371 | 0 | 551 | 0 | 206 | 0 | 0 | 0 | 16 |  |  | 6
2021-12-09 | B67933 | 2 | 저탄소 | SM18CM9 |  | Al 탈산 | B | 29 | 75 | 0 | 95.37 | B | B |  | B | 1 |  | 1 | 1555 | 1545 | 7500 |  |  | 7500 | 79.14 | 13 | 94770 | 1670 |  | N | 48 | 39 | [7 empty] | 임승우 | 2 | [6 empty] | 148.3 |  | 223 | 0 | A |  | 1650 | 1 | 0.27 | 1577 | 1.72 | 64 | 12 | 295 | 4:55 | 18 | 19 | 0 | 177 | 40 | 39.9 | 0 | 0 | Ar | 2021-12-09 12:11 | 2021-12-09 13:06 | 55 | 2021-12-09 11:59 | 67 |  |  |  |  | Y | [7 empty] | 4 | 5 | 13.69 | 0 | [23 empty] | 0.24 | 0.24 | A | [9 empty] | 0 | 0 | 1238 | 17 | 0 | 333 | 0 | 700 | 0 | 203 | 0 | 0 | 0 | 0 |  |  | 6
2021-12-09 | B67934 | 2 | 저탄소 | SM18CM9 |  | Al 탈산 | B | 21 | 34 | 52000 | 101.47 | B | B |  | B | 1 |  | 1 | 1555 | 1565 | 7700 |  |  | 7700 | 79 | 12 | 97464 | 1648 |  | Y | 48 | 41 | [7 empty] | 임승우 | 2 | [6 empty] | 108.7 | 13-7 | 329.7 | 0 | A |  | 1656 | 1 | 0.26 | 1582 | 0 | 69 | 23 | 315 | 5:15 | 18 | 19 | 0 | 178 |  | 35.7 | 0 | 0 | Ar | 2021-12-09 13:38 | 2021-12-09 14:04 | 26 | 2021-12-09 13:21 | 43 |  |  |  |  | Y | [7 empty] | 7 | 3.4 | 14.66 | 0 | [23 empty] | 0.47 | 0.47 | B | [9 empty] | 0 | 0 | 1420 | 35 | 0 | 384 | 0 | 650 | 0 | 207 | 0 | 0 | 0 | 25 |  |  | 6
2021-12-09 | A68518 | 1 | 저탄소 | SM18CM9 |  | Al 탈산 | B | 37 | 30 | 52700 | 94.87 | B | B | D |  | 1 | 1 |  | 1540 | 1531 | 7600 |  |  | 7600 | 75.67 | 12 | 100440 | 1642 |  | Y | 53 | 42 | [7 empty] | 김형철 | 2 | [6 empty] | 97.7 | 12-6 | 164.89 | 0 | A |  | 1622 | 3 | 0.16 | 1586 | 0.86 | 73 | 20 | 246 | 4:06 | 18 | 18 | 1 | 0 |  | 0 |  | 400 | Ar | 2021-12-09 14:20 | 2021-12-09 15:10 | 50 | 2021-12-09 14:20 | 51 |  |  |  |  | Y |  |  |  | Y | [5 empty] | 97.51 | 93.09 | [23 empty] | 9.04 | 0 | A | [9 empty] | 0 | 0 | 340 | 0 | 0 | 251 | 0 | 1390 | 0 | 648 | 0 | 0 | 64 | 33
2021-12-09 | B67935 | 2 | 중탄소 | AE4330VM2 |  | Al 탈산 | B | 11 | 85 | 49050 | 113.13 | B | D |  | D | 2 |  | 2 | 1540 | 1565 | 4500 | 11700 |  | 16200 | 160.31 | 16 | 101056 | 1629 |  | Y | 40 | 22 |  | Y | [5 empty] | 임승우 | 2 | [6 empty] | 107.75 | 12-5 | 58.5 | 0 | A |  | 1622 | 1 | 0.33 | 1551 | 1.28 | 58 | 35 | 261 | 4:21 | 18 | 19 | 0 | 180 |  | 74.39 | 0 | 0 | AR | 2021-12-09 17:41 | 2021-12-09 17:59 | 17 | 2021-12-09 17:08 | 51 |  |  |  |  | Y | [7 empty] | 2 | 5 | 20.05 | 0 | [20 empty] | 0.87 |  |  | 0.1 | 0.1 | A | [9 empty] | 1617 | 0 | 443 | 350 | 0 | 391 | 0 | 1751 | 0 | 501 | 0 | 0 | 257 | 50 |  |  | 4
2021-12-09 | A68519 | 1 | 저탄소 | SM18CM9 | TUNDISH교체전 | Al 탈산 | B | 33 | 5 | 54100 | 77.35 | D | D | D |  | 1 | 1 |  | 1540 | 1520 | 7200 |  |  | 7200 | 67.48 | 13 | 106697 | 1638 |  | Y | 44 | 34 | [7 empty] | 김덕진 | 2 | [6 empty] | 100.35 | 13-5 | 140.62 | 0 | A |  | 1638 | 3 | 0.15 | 1584 | 1.64 | 71 | 10 | 229 | 3:49 | 18 | 18 | 2 | 0 |  | 0 |  | 400 | Ar | 2021-12-09 15:20 | 2021-12-09 16:10 | 50 | 2021-12-09 15:20 | 50 |  |  |  |  | Y |  |  |  | Y | [5 empty] | 90.57 | 60.85 | [23 empty] | 10.36 | 0 | A | [9 empty] | 0 | 0 | 508 | 29 | 0 | 163 | 0 | 495 | 0 | 405 | 0 | 0 | 0 | 7
2021-12-09 | B67936 | 2 | 중탄소 | AE4330VM2 | 연주시작 | Al 탈산 | B | 19 | 64 | 50500 | 119.87 | D | D |  | D | 1 |  | 1 | 1540 | 1538 | 11800 |  |  | 11800 | 131.64 | 14 | 89638 | 1669 |  | Y | 73 | 57 | [7 empty] | 김규완 | 2 |  |  |  |  | Y |  | 110.8 | 13-2 | 146.39 | 0 | A |  | 1659 | 1 | 0.47 | 1591 | 1.61 | 98 | 48 | 299 | 4:59 | 18 | 19 | 0 | 180 |  | 253.23 | 0 | 0 | AR | 2021-12-09 16:35 | 2021-12-09 16:51 | 16 | 2021-12-09 16:23 | 28 |  |  |  |  | Y | [7 empty] | 3 | 4.5 | 56.63 | 0 | [19 empty] | 1.87 |  |  |  | 0.2 | 0.2 | B | [9 empty] | 1580 | 0 | 1192 | 42 | 0 | 462 | 0 | 2151 | 0 | 504 | 0 | 0 | 300 | 12 |  |  | 9 |  | 1
2021-12-09 | A68520 | 1 | 고탄소 | STB2 | TUNDISH교체 | Al 탈산 | B | 6 | 12 | 53700 | 101.92 | D | D | D |  | 1 | 1 |  | 1520 | 1533 | 7100 |  |  | 7100 | 83.91 | 10 | 84610 | 1591 | 360 | Y | 50 | 40 | [7 empty] | 김덕진 | 3 |  |  |  |  | Y |  | 98.05 | 12-10 | 256.91 | 0 | A |  | 1583 | 3 | 0.14 | 1537 | 0.94 | 81 | 27 | 252 | 4:12 | 25 | 25 | 3 | 0 |  | 0 |  | 400 | AR | 2021-12-09 16:50 | 2021-12-09 17:35 | 45 | 2021-12-09 16:47 | 48 |  |  |  |  | Y |  |  |  | Y | [5 empty] | 115.42 | 109.76 | [19 empty] | 1.78 |  |  |  | 0.01 | 0 | A | [9 empty] | 0 | 15 | 220 | 26 | 0 | 118 | 0 | 950 | 0 | 750 | 0 | 0 | 326 | 7 |  |  |  |  | 1
2021-12-09 | A68521 | 1 | 고탄소 | STB2 |  | Al 탈산 | B | 31 | 34 | 53200 | 82 | D | D | D |  | 1 | 1 |  | 1520 | 1579 | 4200 |  |  | 4200 | 41.37 | 12 | 101532 | 1561 |  | Y | 42 | 24 | [7 empty] | 김덕진 | 2 |  |  |  |  | Y |  | 103.05 | 13-1 | 190.45 | 0 | A |  | 1561 | 3 | 0.14 | 1528 | 0.8 | 72 | 34 | 248 | 4:08 | 25 | 26 | 4 | 0 |  | 0 |  | 400 | AR | 2021-12-09 18:01 | 2021-12-09 18:33 | 32 | 2021-12-09 18:01 | 32 |  |  |  |  | Y |  |  |  | Y | [5 empty] | 120.57 | 61.33 | [20 empty] | 1.32 |  |  | 1.56 | 0 | A | [9 empty] | 0 | 21 | 176 | 0 | 0 | 164 | 0 | 739 | 0 | 645 | 0 | 0 | 169 | 57
2021-12-09 | B67937 | 2 | 중탄소 | AE4330VM2 |  | Al 탈산 | B | 29 | 76 | 49400 | 114.68 | D | D |  | D | 1 |  | 1 | 1540 | 1545 | 10300 |  |  | 10300 | 104.52 | 14 | 98547 | 1617 |  | Y | 55 | 51 | [7 empty] | 김규완 | 2 |  |  |  |  | Y |  | 102.3 | 12-1 | 157.76 | 0 | A |  | 1638 | 1 | 0.38 | 1552 | 1.67 | 59 | 24 | 370 | 6:10 | 18 | 21 | 0 | 181 |  | 109.28 | 0 | 0 | AR | 2021-12-09 18:40 | 2021-12-09 19:08 | 28 | 2021-12-09 18:23 | 46 |  |  |  |  | Y | [7 empty] | 5 | 4.5 | 33.74 | 0 | [20 empty] | 0.76 |  |  | 0.19 | 0.19 | B | [9 empty] | 1572 | 0 | 192 | 61 | 0 | 268 | 0 | 1702 | 0 | 218 | 0 | 0 | 270 | 0 |  |  | 6
2021-12-09 | A68522 | 1 | 고탄소 | STB2 |  | Al 탈산 | B | 37 | 31 | 52800 | 79.48 | D | D | D |  | 1 | 1 |  | 1520 | 1599 | 3200 |  |  | 3200 | 37.82 | 10 | 84610 | 1566 |  | Y | 41 | 19 | [7 empty] | 김덕진 | 3 | [6 empty] | 97.1 | 12-5 | 152.88 | 0 | A |  | 1566 | 3 | 0.15 | 1526 | 0.98 | 70 | 33 | 270 | 4:30 | 25 | 25 | 5 | 0 |  | 0 |  | 400 | AR | 2021-12-09 19:01 | 2021-12-09 19:36 | 35 | 2021-12-09 19:01 | 35 |  |  |  |  | Y |  |  |  | Y | [5 empty] | 120.95 | 63.22 | [20 empty] | 1.21 |  |  | 2.87 | 0 | A | [9 empty] | 0 | 16 | 208 | 32 | 0 | 128 | 0 | 664 | 0 | 499 | 0 | 0 | 101 | 35
2021-12-09 | B67938 | 2 | 중탄소 | AE4330VM2 |  | Al 탈산 | B | 21 | 35 | 52700 | 96.78 | D | D |  | D | 1 |  | 1 | 1540 | 1547 | 8600 |  |  | 8600 | 90.77 | 15 | 94740 | 1616 | 725 | Y | 46 | 42 |  |  | B67936 | 05 |  |  |  | 김규완 | 2 |  | Y |  |  | Y |  | 101.8 | 12-9 | 97.7 | 0 | A |  | 1614 | 1 | 0.32 | 1549 | 1.5 | 56 | 20 | 389 | 6:29 | 18 | 19 | 0 | 182 |  | 90.37 | 0 | 0 | AR | 2021-12-09 19:58 | 2021-12-09 20:19 | 21 | 2021-12-09 19:47 | 32 |  |  |  |  | Y | [7 empty] | 3 | 4.5 | 22.24 | 0 | [20 empty] | 0.72 |  |  | 0.1 | 0.1 | A | [9 empty] | 1434 | 0 | 335 | 61 | 0 | 302 | 0 | 1498 | 0 | 204 | 0 | 0 | 197 | 22 |  |  | 6
2021-12-09 | A68523 | 1 | 고탄소 | STB2 |  | Al 탈산 | B | 33 | 6 | 54500 | 73.87 | D | D | D |  | 1 | 1 |  | 1520 | 1531 | 5100 |  |  | 5100 | 60.28 | 10 | 84610 | 1561 |  | Y | 41 | 29 | [7 empty] | 김덕진 | 2 |  | Y |  |  |  |  | 96.8 | 12-10 | 213.07 | 0 | A |  | 1561 | 3 | 0.14 | 1516 | 1.36 | 60 | 24 | 142 | 2:22 | 25 | 27 | 6 | 0 |  | 0 |  | 400 | AR | 2021-12-09 20:15 | 2021-12-09 20:37 | 22 | 2021-12-09 20:14 | 24 |  |  |  |  | Y |  |  |  | Y | [5 empty] | 118.32 | 21.61 | [20 empty] | 1.135 |  |  | 4.5 | 0 | A | [9 empty] | 0 | 0 | 203 | 31 | 0 | 119 | 0 | 498 | 0 | 392 | 0 | 0 | 0 | 46
2021-12-09 | B67939 | 2 | 중탄소 | AE4330VM2 |  | Al 탈산 | B | 19 | 65 | 50400 | 103.32 | D | D |  | D | 1 |  | 1 | 1540 | 1516 | 9200 |  |  | 9200 | 95.45 | 15 | 96390 | 1613 |  | Y | 49 | 46 |  |  | B67935 | 03 |  |  |  | 김규완 | 2 | [6 empty] | 103.3 | 12-4 | 154.36 | 0 | A |  | 1607 | 1 | 0.28 | 1535 | 1.53 | 42 | 16 | 423 | 7:03 | 18 | 19 | 0 | 183 | 30 | 74.14 | 0 | 0 | AR | 2021-12-09 21:12 | 2021-12-09 21:29 | 17 | 2021-12-09 20:57 | 32 |  |  |  |  | Y | [7 empty] | 2 | 4 | 18.44 | 0 | [20 empty] | 0.64 |  |  | 0.09 | 0.09 | A | [9 empty] | 1492 | 0 | 285 | 61 | 0 | 227 | 0 | 1501 | 0 | 208 | 0 | 0 | 250 | 0 |  |  | 11
2021-12-09 | A68524 | 1 | 고탄소 | STB2 |  | Al 탈산 | B | 6 | 13 | 53500 | 76.18 | D | D | D |  | 1 | 1 |  | 1520 | 1543 | 4400 |  |  | 4400 | 43.34 | 12 | 101532 | 1556 |  | Y | 43 | 34 | [7 empty] | 김덕진 | 2 |  | Y |  |  | N |  | 100.5 | 13-3 | 152.28 | 0 | A |  | 1556 | 3 | 0.14 | 1510 | 1.24 | 54 | 27 | 259 | 4:19 | 25 | 25 | 7 | 0 |  | 0 |  | 400 | AR | 2021-12-09 21:18 | 2021-12-09 21:38 | 19 | 2021-12-09 21:17 | 20 |  |  |  |  | Y |  |  |  | Y | [5 empty] | 122.04 | 36.15 | [20 empty] | 1.133 |  |  | 5.9 | 0 | A | [9 empty] | 0 | 0 | 246 | 0 | 0 | 131 | 0 | 699 | 0 | 494 | 0 | 0 | 0 | 50
2021-12-09 | B67940 | 2 | 중탄소 | AE4330VM2 |  | Al 탈산 | B | 11 | 86 | 48600 | 99.83 | D | D |  | A | 1 |  | 1 | 1540 | 1536 | 8900 |  |  | 8900 | 88.07 | 16 | 101056 | 1607 |  | Y | 48 | 45 |  |  | B67937 | 05 |  |  |  | 김규완 | 2 | [6 empty] | 103.4 | 12-1 | 151.98 | 0 | A |  | 1609 | 1 | 0.21 | 1552 | 1.39 | 59 | 24 | 398 | 6:38 | 18 | 19 | 0 | 184 |  | 64.77 | 0 | 0 | AR | 2021-12-09 22:17 | 2021-12-09 22:42 | 25 | 2021-12-09 22:03 | 39 | [12 empty] | 3 |  | 25.4 | 0 | [20 empty] | 1.1 |  |  | 0.12 | 0.12 | B | [9 empty] | 1505 | 0 | 325 | 72 | 0 | 246 | 0 | 1806 | 0 | 207 | 0 | 0 | 331 | 12 |  |  | 11
2021-12-09 | A68525 | 1 | 고탄소 | STB2 |  | Al 탈산 | B | 31 | 35 | 53000 | 75.08 | D | D | A |  | 1 | 1 |  | 1520 | 1541 | 5000 |  |  | 5000 | 49.25 | 12 | 101532 | 1565 |  | Y | 40 | 28 | [7 empty] | 김덕진 | 2 |  | Y |  |  | N |  | 105.7 | 13-3 | 158.8 | 0 | A |  | 1565 | 3 | 0.15 | 1522 | 1.26 | 66 | 29 | 262 | 4:22 | 25 | 26 | 8 | 0 |  | 0 |  | 600 | AR | 2021-12-09 22:17 | 2021-12-09 22:40 | 23 | 2021-12-09 22:16 | 24 |  |  |  |  | Y |  |  |  | Y | [5 empty] | 121.95 | 22.18 | [20 empty] | 1.052 |  |  | 8.18 | 0 | B | [9 empty] | 0 | 61 | 226 | 33 | 0 | 131 | 0 | 653 | 0 | 543 | 0 | 0 | 113 | 59
2021-12-09 | B67941 | 2 | 중탄소 | AE4330VM2 |  | Al 탈산 | B | 29 | 77 | 49250 | 103.93 | D | A |  | A | 1 |  | 1 | 1540 | 1539 | 8400 |  |  | 8400 | 83.6 | 16 | 100480 | 1625 |  | Y | 51 | 42 |  |  | B67938 | 03 |  |  |  | 김규완 | 2 | [6 empty] | 107.95 | 12-6 | 257 | 0 | A |  | 1613 | 1 | 0.22 | 1557 | 1.2 | 64 | 27 | 380 | 6:20 | 18 | 19 | 0 | 185 |  | 21.27 | 0 | 0 | AR | 2021-12-09 23:27 | 2021-12-09 23:54 | 27 | 2021-12-09 23:14 | 40 |  |  |  |  | Y | [7 empty] | 1 | 5 | 9.71 | 0 | [20 empty] | 0.84 |  |  | 0.07 | 0.07 | A | [9 empty] | 1481 | 0 | 200 | 282 | 0 | 256 | 0 | 1006 | 0 | 316 | 0 | 0 | 147 | 11
2021-12-09 | A68526 | 1 | 고탄소 | STB2 |  | Al 탈산 | B | 37 | 32 | 52400 | 78.73 | A | A | A |  | 1 | 1 |  | 1520 | 1549 | 4500 |  |  | 4500 | 53.19 | 10 | 84610 | 1569 |  | Y | 40 | 25 |  |  | A68523 |  |  |  |  | 조관훈 | 2 |  | Y |  |  |  |  | 96 | 12-4 | 177.22 | 0 | A |  | 1569 | 3 | 0.14 | 1525 | 1.22 | 69 | 32 | 272 | 4:32 | 25 | 25 | 9 | 0 |  | 0 |  | 400 | AR | 2021-12-09 23:19 | 2021-12-09 23:47 | 28 | 2021-12-09 23:17 | 30 |  |  |  |  | Y |  |  |  | Y | [5 empty] | 121.17 | 33.62 | [20 empty] | 0.81 |  |  | 0.04 | 0 | A | [9 empty] | 0 | 22 | 180 | 36 | 0 | 128 | 0 | 500 | 0 | 399 | 0 | 0 | 166 | 15
2021-12-09 | B67942 | 2 | 중탄소 | AE4330VM2 | TUNDISH교체전 | Al 탈산 | B | 21 | 36 | 52550 | 95 | A | A |  | A | 1 |  | 1 | 1540 | 1567 | 7400 |  |  | 7400 | 73.21 | 14 | 101073 | 1640 |  | Y | 44 | 37 |  |  | B67939 | 03 |  |  |  | 임현진 | 2 |  |  | Y |  |  |  | 98.25 | 12-5 | 218.7 | 0 | A |  | 1620 | 1 | 0.25 | 1561 | 1.31 | 68 | 26 | 430 | 7:10 | 18 | 19 | 0 | 186 |  | 20.13 | 0 | 0 | AR | 2021-12-10 00:23 | 2021-12-10 01:06 | 43 | 2021-12-10 00:15 | 52 |  |  |  |  | Y | [8 empty] | 5 | 11.18 | 0 | [20 empty] | 0.9 |  |  | 0.12 | 0.12 | A | [9 empty] | 1327 | 0 | 138 | 284 | 0 | 229 | 0 | 1206 | 0 | 200 | 0 | 0 | 152 | 5 |  |  | 6
2021-12-09 | A68527 | 1 | 고탄소 | STB2 |  | Al 탈산 | B | 33 | 7 | 54100 | 77.3 | A | A | A |  | 1 | 1 |  | 1520 | 1531 | 5200 |  |  | 5200 | 61.46 | 10 | 84610 | 1562 |  | Y | 42 | 30 |  |  | A68524 |  |  |  |  | 조관훈 | 2 |  | Y |  |  |  |  | 99.05 | 13-3 | 176.91 | 0 | A |  | 1549 | 3 | 0.15 | 1521 | 0.78 | 65 | 29 | 254 | 4:14 | 25 | 26 | 10 | 0 |  | 0 |  | 400 | AR | 2021-12-10 00:18 | 2021-12-10 00:47 | 29 | 2021-12-10 00:18 | 29 |  |  |  |  | Y |  |  |  | Y | [5 empty] | 0.13 | 0 | [20 empty] | 1.115 |  |  | 1.56 | 0 | A | [9 empty] | 0 | 9 | 205 | 9 | 0 | 126 | 0 | 744 | 0 | 498 | 0 | 0 | 211 | 30
2021-12-09 | B67943 | 2 | 저탄소 | SCR420HCS | TUNDISH교체 | Si 탈산 | B | 19 | 66 | 50500 | 112.37 | A | A |  | A | 1 |  | 1 | 1555 | 1554 | 9100 |  |  | 9100 | 97.77 | 11 | 93071 | 1674 |  | Y | 51 | 46 | [7 empty] | 임현진 | 2 |  |  |  |  | Y |  | 102.7 | 12-4 | 0 | 186.27 | A |  | 1673 | 1 | 0.28 | 1597 | 1.58 | 86 | 28 | 389 | 6:29 | 16 | 21 | 0 | 187 |  | 72.11 | 0 | 0 | N2 | 2021-12-10 01:49 | 2021-12-10 02:37 | 48 | 2021-12-10 01:31 | 66 |  |  |  |  | Y | [7 empty] | 5 | 5 | 4.3 | 16.32 | [16 empty] | 0.6 |  |  | 2.26 |  |  |  | 0.73 | 0.73 | A | [9 empty] | 1154 | 574 | 256 | 546 | 0 | 0 | 0 | 501 | 0 | 207 | 0 | 0 | 0 | 13 |  |  | 6 |  | 1
2021-12-09 | A68528 | 1 | 고탄소 | STB2 |  | Al 탈산 | B | 6 | 14 | 53600 | 76.37 | A | A | A |  | 1 | 1 |  | 1520 | 1560 | 5000 |  |  | 5000 | 49.25 | 12 | 101532 | 1573 |  | Y | 40 | 29 |  |  | A68525 |  |  |  |  | 조관훈 | 2 |  | Y |  |  |  |  | 98.65 | 12-10 | 150.46 | 0 | A |  | 1573 | 3 | 0.15 | 1528 | 1.22 | 72 | 30 | 247 | 4:07 | 25 | 26 | 11 | 0 |  | 0 |  | 600 | AR | 2021-12-10 01:18 | 2021-12-10 01:47 | 29 | 2021-12-10 01:18 | 29 |  |  |  |  | Y |  |  |  | Y | [5 empty] | 0.13 | 0 | [20 empty] | 0.877 |  |  | 5.17 | 0 | A | [9 empty] | 0 | 9 | 221 | 28 | 0 | 129 | 0 | 742 | 0 | 596 | 0 | 0 | 184 | 39
2021-12-09 | A68529 | 1 | 고탄소 | STB2 |  | Al 탈산 | B | 31 | 36 | 53200 | 75.13 | A | A | A |  | 1 | 1 |  | 1520 | 1536 | 5300 |  |  | 5300 | 52.2 | 12 | 101532 | 1563 |  | Y | 41 | 30 |  |  | A68526 |  |  |  |  | 조관훈 | 2 |  | Y |  |  |  |  | 107.3 | 13-5 | 207.77 | 0 | A |  | 1563 | 3 | 0.16 | 1524 | 1.15 | 68 | 30 | 184 | 3:04 | 25 | 26 | 12 | 0 |  | 0 |  | 600 | AR | 2021-12-10 02:22 | 2021-12-10 02:50 | 28 | 2021-12-10 02:21 | 29 |  |  |  |  | Y |  |  |  | Y | [5 empty] | 166.15 | 25.31 | [20 empty] | 0.904 |  |  | 7.08 | 0 | A | [9 empty] | 0 | 8 | 181 | 0 | 0 | 128 | 0 | 846 | 0 | 616 | 0 | 0 | 186 | 33
2021-12-09 | B67944 | 2 | 저탄소 | SCR420HCS |  | Si 탈산 | B | 30 | 1 | 53450 | 101.07 | A | A |  | A | 1 |  | 1 | 1555 | 1550 | 8300 |  |  | 8300 | 57.7 | 17 | 143837 | 1673 | 359 | Y | 44 | 41 | [7 empty] | 임현진 | 2 |  |  |  |  | Y |  | 98.95 | 13-4 | 0 | 168.67 | A |  | 1661 | 1 | 0.26 | 1588 | 1.67 | 77 | 24 | 343 | 5:43 | 16 | 17 | 0 | 188 |  | 47.31 | 0 | 0 | N2 | 2021-12-10 02:53 | 2021-12-10 03:30 | 38 | 2021-12-10 02:31 | 59 |  |  |  |  | Y | [7 empty] | 8 | 4.5 | 3.58 | 8.42 | 대보수 대기래들 | [19 empty] | 1.16 |  |  | 0.43 | 0.43 | A | [9 empty] | 1216 | 437 | 276 | 695 | 0 | 0 | 0 | 499 | 0 | 211 | 0 | 0 | 0 | 10 |  |  | 6
2021-12-09 | A68530 | 1 | 고탄소 | STB2 |  | Al 탈산 | B | 37 | 33 | 52800 | 73.87 | A | A | A |  | 1 | 1 |  | 1520 | 1547 | 5100 |  |  | 5100 | 50.23 | 12 | 101532 | 1567 |  | Y | 41 | 28 | [17 empty] | 209.09 | 0 | A |  | 1567 | 3 | 0.16 | 1527 | 1.21 | 71 | 31 | 269 | 4:29 | 25 | 25 | 13 | 0 |  | 0 |  | 600 | AR | 2021-12-10 03:23 | 2021-12-10 03:57 | 33 | 2021-12-10 03:23 | 34 |  |  |  |  | Y |  |  |  | Y | [5 empty] | 171.74 | 15.63 | [20 empty] | 0.844 |  |  | 8.43 | 0 | A | [9 empty] | 0 | 42 | 214 | 8 | 0 | 129 | 0 | 592 | 0 | 492 | 0 | 0 | 165 | 40
2021-12-09 | B67945 | 2 | 저탄소 | SCR420HON2 |  | Al 탈산 | B | 29 | 78 | 49500 | 98.4 | A | A |  | A | 1 |  | 1 | 1555 | 1578 | 7400 |  |  | 7400 | 174.92 | 5 | 42305 | 1654 |  | Y | 42 | 39 | [7 empty] | 임현진 | 2 | [6 empty] | 103.9 | 12-3 | 0 | 124.96 | A |  | 1645 | 1 | 0.29 | 1575 | 1.11 | 64 | 42 | 233 | 3:53 | 16 | 17 | 0 | 189 | 40 | 105.19 | 0 | 0 | N2 | 2021-12-10 03:50 | 2021-12-10 04:24 | 34 | 2021-12-10 03:31 | 53 |  |  |  |  | Y | [7 empty] | 4 | 4.5 | 4.31 | 18.93 | [23 empty] | 0.31 | 0.31 | A | [9 empty] | 1167 | 544 | 0 | 833 | 0 | 214 | 0 | 500 | 0 | 208 | 0 | 0 | 0 | 13 |  |  | 6
2021-12-09 | A68531 | 1 | 고탄소 | STB2 |  | Al 탈산 | B | 33 | 8 | 53900 | 75.22 | A | A | A |  | 1 | 1 |  | 1520 | 1532 | 5400 |  |  | 5400 | 53.16 | 12 | 101583 | 1557 |  | Y | 41 | 31 | [10 empty] | Y | [6 empty] | 205.48 | 0 | A |  | 1557 | 3 | 0.16 | 1525 | 0.94 | 69 | 29 | 257 | 4:17 | 25 | 26 | 14 | 0 |  | 0 |  | 600 | AR | 2021-12-10 04:28 | 2021-12-10 05:01 | 32 | 2021-12-10 04:28 | 32 |  |  |  |  | Y |  |  |  | Y | [5 empty] | 175.47 | 18.63 | [20 empty] | 0.888 |  |  | 9.82 | 0 | A | [9 empty] | 0 | 0 | 174 | 0 | 0 | 130 | 0 | 591 | 0 | 469 | 0 | 0 | 229 | 59
2021-12-09 | B67946 | 2 | 저탄소 | SCR420HON2 |  | Al 탈산 | B | 21 | 37 | 52250 | 101.28 | A | A |  | A | 1 |  | 1 | 1555 | 1549 | 6600 |  |  | 6600 | 70.91 | 11 | 93071 | 1653 |  | Y | 44 | 35 |  |  | B67943 | 05 |  |  |  | 임현진 | 2 | [6 empty] | 97.45 | 12-4 | 0 | 215.64 | A |  | 1641 | 1 | 0.24 | 1570 | 1.15 | 59 | 40 | 314 | 5:14 | 16 | 17 | 0 | 190 |  | 25.86 | 0 | 0 | N2 | 2021-12-10 04:56 | 2021-12-10 05:23 | 26 | 2021-12-10 04:38 | 45 |  |  |  |  | Y | [7 empty] | 4 | 4.5 | 5.56 | 4.3 | [23 empty] | 0.54 | 0.54 | A | [9 empty] | 953 | 513 | 0 | 34 | 0 | 309 | 0 | 502 | 0 | 206 | 0 | 0 | 0 | 3 |  |  | 6
2021-12-09 | A68532 | 1 | 고탄소 | STB2 |  | Al 탈산 | B | 6 | 15 | 53500 | 79.32 | A | A | A |  | 1 | 1 |  | 1520 | 1542 | 5400 |  |  | 5400 | 53.19 | 12 | 101532 | 1563 |  | Y | 41 | 31 | [10 empty] | Y |  |  |  |  | 101.35 | 13-3 | 175.88 | 0 | A |  | 1563 | 3 | 0.15 | 1521 | 1.11 | 65 | 25 | 153 | 2:33 | 25 | 26 | 15 | 0 |  | 0 |  | 600 | AR | 2021-12-10 05:33 | 2021-12-10 06:04 | 31 | 2021-12-10 05:32 | 32 |  |  |  |  | Y |  |  |  | Y | [5 empty] | 166.31 | 49.46 | [20 empty] | 1.064 |  |  | 11.19 | 0 | A | [9 empty] | 0 | 0 | 197 | 0 | 0 | 127 | 0 | 594 | 0 | 468 | 0 | 0 | 161 | 44
2021-12-09 | B67947 | 2 | 저탄소 | SCR420HON2 |  | Al 탈산 | B | 19 | 67 | 50300 | 107.47 | A | A |  | A | 1 |  | 1 | 1555 | 1570 | 6900 |  |  | 6900 | 74.14 | 11 | 93071 | 1655 |  | Y | 42 | 34 |  |  | B67944 | 05 |  |  |  | 임현진 | 2 |  |  | Y |  | Y |  | 108.6 | 12-9 | 0 | 121.44 | A |  | 1642 | 1 | 0.27 | 1589 | 1.07 | 78 | 47 | 326 | 5:26 | 16 | 16 | 0 | 191 | 50 | 93.68 | 0 | 0 | N2 | 2021-12-10 06:02 | 2021-12-10 06:15 | 13 | 2021-12-10 05:43 | 32 |  |  |  |  | Y | [7 empty] | 8 | 4.5 | 6.53 | 15.54 | [23 empty] | 0.62 | 0.62 | A | [9 empty] | 1135 | 481 | 0 | 57 | 0 | 305 | 0 | 501 | 0 | 208 | 0 | 0 | 0 | 5 |  |  | 6
2021-12-09 | A68533 | 1 | 고탄소 | STB2 | 연주종료 | Al 탈산 | B | 30 | 2 | 54100 | 83.05 | A | A | B |  | 1 | 1 |  | 1520 | 1584 | 4600 |  |  | 4600 | 55.5 | 10 | 82881 | 1553 |  | Y | 43 | 38 | [11 empty] | Y |  |  |  | 108.9 | 14-5 | 173.59 | 0 | A |  | 1553 | 3 | 0.15 | 1526 | 0.69 | 70 | 28 | 247 | 4:07 | 25 | 25 | 16 | 0 |  | 0 |  | 400 | AR | 2021-12-10 06:36 | 2021-12-10 08:13 | 30 | 2021-12-10 06:35 | 31 |  |  |  |  | Y |  |  |  | Y | [5 empty] | 119.11 | 52.84 | [20 empty] | 0.915 |  |  | 12.54 | 0 | A | [9 empty] | 0 | 76 | 233 | 0 | 0 | 126 | 0 | 497 | 0 | 399 | 0 | 0 | 194 | 49
2021-12-09 | B67948 | 2 | 저탄소 | SCR420HON2 |  | Al 탈산 | B | 31 | 37 | 53150 | 103 | A | B |  | B | 1 |  | 1 | 1555 | 1586 | 6200 |  |  | 6200 | 66.62 | 11 | 93071 | 1652 |  | N | 41 | 32 |  |  | B67945 | 05 |  |  |  | 임현진 | 2 |  | N | Y |  | Y |  | 101.85 | 12-9 | 0 | 216.27 | A |  | 1636 | 1 | 0.27 | 1571 | 1.33 | 60 | 31 | 369 | 6:09 | 16 | 17 | 0 | 192 |  | 57.34 | 0 | 0 | N2 | 2021-12-10 07:03 | 2021-12-10 07:17 | 14 | 2021-12-10 06:42 | 34 |  |  |  |  | Y | [7 empty] | 6 | 4.6 | 4.85 | 10.8 | [23 empty] | 0.87 | 0.87 | A | [9 empty] | 1123 | 413 | 0 | 45 | 0 | 280 | 0 | 504 | 0 | 200 | 0 | 0 | 0 | 5 |  |  | 6
2021-12-10 | B67949 | 2 | 저탄소 | SCR420HON2 |  | Al 탈산 | B | 29 | 79 | 49150 | 94.42 | B | B |  | B | 1 |  | 1 | 1555 | 1581 | 6300 |  |  | 6300 | 62.05 | 12 | 101532 | 1647 |  | Y | 38 | 33 |  |  | B67946 | 03 |  |  |  | 임승우 | 2 |  |  | Y |  | Y |  | 110.35 | 12-8 | 0 | 136.9 | A |  | 1639 | 1 | 0.24 | 1576 | 1.56 | 65 | 31 | 408 | 6:48 | 16 | 17 | 0 | 193 |  | 64.1 | 0 | 0 | N2 | 2021-12-10 07:52 | 2021-12-10 08:15 | 23 | 2021-12-10 07:31 | 43 |  |  |  |  | Y | [7 empty] | 7 | 4 | 6 | 11.36 | [23 empty] | 1.02 | 1.02 | B | [9 empty] | 1105 | 467 | 0 | 65 | 0 | 267 | 0 | 751 | 0 | 208 | 0 | 0 | 55 | 16
2021-12-10 | A68534 | 1 | 저탄소 | SCM420C2 |  | Al 탈산 | I | 37 | 34 | 52600 | 75.9 | B | B | B |  | 1 | 1 |  | 1545 | 1566 | 6400 |  |  | 6400 | 68.45 | 11 | 93500 | 1643 |  | INGOT | 40 | 33 | [7 empty] | 김형철 |  |  | Y |  |  |  |  | 100.4 | 12-8 | 0 | 163.07 | A |  | 1643 | 3 | 0.14 | 1600 | 1.26 | 88 |  | 269 | 4:29 | 20 | 20 | 17 | 0 |  | 0 |  | 450 | N2 | 2021-12-10 07:35 |  | 33 | 2021-12-10 07:32 | [5 empty] | Y |  |  |  | Y | [5 empty] | 0 | 175.23 | [18 empty] | 0.7 |  |  |  |  | 0.14 | 0 | A | [9 empty] | 483 | 696 | 0 | 0 | 0 | 214 | 0 | 496 | 0 | 399 | 0 | 0 | 0 | 21
2021-12-10 | A68535 | 1 | 저탄소 | SCM420C2 |  | Al 탈산 | I | 33 | 9 | 54000 | 89.33 | B | B | B |  | 1 | 1 |  | 1545 | 1577 | 7000 |  |  | 7000 | 70.56 | 16 | 99200 | 1637 |  | INGOT | 47 | 33 | [7 empty] | 김형철 |  |  |  | Y |  |  |  | 113.8 | 14-8 | 0 | 202.46 | A |  | 1643 | 3 | 0.14 | 1593 | 1.22 | 81 |  | 267 | 4:27 | 20 | 20 | 18 | 0 |  | 0 |  | 450 | N2 | 2021-12-10 08:49 |  | 28 | 2021-12-10 08:47 | [5 empty] | Y |  |  |  | Y | [5 empty] | 0 | 219.12 | [18 empty] | 0.8 |  |  |  |  | 0.13 | 0 | A | [9 empty] | 825 | 558 | 0 | 24 | 0 | 217 | 0 | 497 | 0 | 400 | 0 | 0 | 0 | 25
2021-12-10 | B67950 | 2 | 저탄소 | SCR420HON2 | TUNDISH교체전 | Al 탈산 | B | 21 | 38 | 52050 | 102.05 | B | B |  | B | 1 |  | 1 | 1555 | 1565 | 6400 |  |  | 6400 | 57.57 | 14 | 111162 | 1626 |  | Y | 48 | 34 |  |  | B67947 | 03 |  |  |  | 임승우 | 2 |  |  | Y |  |  |  | 105.65 | 13-2 | 0 | 182.85 | A |  | 1638 | 1 | 0.21 | 1577 | 1.37 | 66 | 37 | 415 | 6:55 | 16 | 17 | 0 | 194 | 60 | 36.29 | 0 | 0 | N2 | 2021-12-10 09:07 | 2021-12-10 09:19 | 12 | 2021-12-10 08:47 | 32 |  |  |  |  | Y | [7 empty] | 6 | 4 | 4.1 | 7.01 | [23 empty] | 0.92 | 0.92 | A | [9 empty] | 855 | 609 | 0 | 54 | 0 | 265 | 0 | 853 | 0 | 199 | 0 | 0 | 49 | 18
2021-12-10 | A68536 | 1 | 저탄소 | FPA-SCM920PRH | TUNDISH교체 | Al 탈산 | B | 6 | 16 | 53900 | 88.62 | B | B | B |  | 1 | 1 |  | 1540 | 1600 | 7200 |  |  | 7200 | 70.91 | 12 | 101532 | 1645 |  | Y | 48 | 40 | 조괴잔강 3톤합탕 | [6 empty] | 김형철 | 2 |  | Y |  |  |  |  | 108.6 | 14-1 | 0 | 197.46 | A |  | 1641 | 3 | 0.16 | 1599 | 1.08 | 94 | 28 | 268 | 4:28 | 16 | 20 | 19 | 0 |  | 0 |  | 650 | N2 | 2021-12-10 09:57 | 2021-12-10 10:54 | 57 | 2021-12-10 09:54 | 59 |  |  |  |  | Y |  |  |  | Y | [5 empty] | 0 | 216.86 | [19 empty] | 1.71 |  |  |  | 4.32 | 0 | B | [9 empty] | 812 | 2365 | 0 | 17 | 0 | 129 | 0 | 648 | 0 | 497 | 0 | 0 | 0 | 8 |  |  | 7 |  | 1
2021-12-10 | A68537 | 1 | 저탄소 | FPA-SCM920PRH |  | Al 탈산 | B | 30 | 3 | 54100 | 92.93 | B | B | B |  | 1 | 1 |  | 1540 | 1594 | 5500 |  |  | 5500 | 54.17 | 12 | 101532 | 1622 |  | Y | 40 | 36 | [7 empty] | 김형철 | 2 | [6 empty] | 108.95 | 14-5 | 0 | 145.22 | A |  | 1605 | 3 | 0.16 | 1572 | 0.65 | 67 | 17 | 276 | 4:36 | 16 | 16 | 20 | 0 |  | 0 |  | 700 | N2 | 2021-12-10 11:03 | 2021-12-10 12:07 | 64 | 2021-12-10 11:01 | 65 |  |  |  |  | Y |  |  |  | Y | [5 empty] | 0 | 296.06 | [23 empty] | 0 | 0 | A | [9 empty] | 925 | 2479 | 0 | 47 | 0 | 101 | 0 | 499 | 0 | 401 | 0 | 0 | 40 | 23
2021-12-10 | A68538 | 1 | 저탄소 | FPA-SCM920PRH |  | Al 탈산 | B | 31 | 38 | 52700 | 98.98 | B | B | B |  | 1 | 1 |  | 1540 | 1557 | 6600 |  |  | 6600 | 65 | 12 | 101532 | 1622 |  | Y | 58 | 35 | 조괴잔강 9톤합탕 | [6 empty] | 김형철 | 2 |  | Y |  |  |  |  | 101.45 | 12-8 | 0 | 218.79 | A |  | 1613 | 3 | 0.16 | 1580 | 0.87 | 75 | 28 | 284 | 4:44 | 16 | 16 | 21 | 0 |  | 0 |  | 700 | N2 | 2021-12-10 12:16 | 2021-12-10 13:15 | 59 | 2021-12-10 12:13 | 63 |  |  |  |  | Y |  |  |  | Y | [5 empty] | 0 | 218.73 | [23 empty] | 10.24 | 0 | A | [9 empty] | 645 | 2404 | 0 | 18 | 0 | 100 | 0 | 499 | 0 | 399 | 0 | 0 | 0 | 10
2021-12-10 | B67951 | 2 | 중탄소 | SM48CH | 연주시작 | Si 탈산 | B | 21 | 39 | 52050 | 111.62 | B | B |  | D | 1 |  | 1 | 1540 | 1523 | 9400 |  |  | 9400 | 95.19 | 12 | 98750 | 1665 |  | Y | 53 | 48 | [7 empty] | 임승우 | 2 | [6 empty] | 94.95 | 12-1 | 0.05 | 163.97 | A |  | 1651 | 1 | 0.6 | 1575 | 1.39 | 84 | 33 | 311 | 5:11 | 16 | 21 | 0 | 1 |  | 77.88 | 0 | 0 | N2 | 2021-12-10 14:01 | 2021-12-10 14:20 | 19 | 2021-12-10 13:46 | 35 |  |  |  |  | Y | [7 empty] | 4 | 4.5 | 0 | 26.95 | [16 empty] | 0.9 |  |  | 1.97 |  | Y |  | 0.56 | 0.56 | A | [9 empty] | 65 | 0 | 220 | 25 | 0 | 36 | 0 | 1200 | 0 | 0 | 0 | 0 | 383 | 7 |  |  | 6 |  | 1
2021-12-10 | A68539 | 1 | 저탄소 | FPA-SCM920PRH |  | Al 탈산 | B | 33 | 10 | 53600 | 83.42 | B | B | B |  | 1 | 1 |  | 1540 | 1549 | 6900 |  |  | 6900 | 67.96 | 12 | 101532 | 1623 |  | Y | 41 | 32 | [7 empty] | 김형철 | 2 | [6 empty] | 106.2 | 13-10 | 0 | 200.83 | A |  | 1617 | 3 | 0.17 | 1576 | 0.98 | 71 | 26 | 269 | 4:29 | 16 | 16 | 22 | 0 |  | 0 |  | 700 | N2 | 2021-12-10 13:37 | 2021-12-10 14:23 | 46 | 2021-12-10 13:37 | 46 |  |  |  |  | Y |  |  |  | Y | [5 empty] | 0 | 243.65 | [23 empty] | 13.97 | 0 | A | [9 empty] | 943 | 2255 | 0 | 36 | 0 | 79 | 0 | 2322 | 0 | 396 | 0 | 0 | 0 | 15
2021-12-10 | B67952 | 2 | 중탄소 | SM48CH |  | Si 탈산 | B | 29 | 80 | 49300 | 107.2 | B | D |  | D | 1 |  | 1 | 1540 | 1539 | 7800 |  |  | 7800 | 92.19 | 10 | 84610 | 1645 |  | Y | 49 | 42 | [7 empty] | 임승우 | 2 | [6 empty] | 105.4 | 12-4 | 0 | 130.7 | A |  | 1625 | 1 | 0.73 | 1555 | 1.53 | 64 | 29 | 558 | 9:18 | 16 | 17 | 0 | 2 |  | 68.18 | 0 | 0 | N2 | 2021-12-10 15:07 | 2021-12-10 15:16 | 9 | 2021-12-10 14:48 | 28 |  |  |  |  | Y | [7 empty] | 4 | 4.5 | 0 | 18.02 | [23 empty] | 0.54 | 0.54 | A | [9 empty] | 32 | 0 | 240 | 27 | 0 | 46 | 0 | 549 | 0 | 0 | 0 | 0 | 141 | 24 |  |  | 4
2021-12-10 | A68540 | 1 | 저탄소 | FPA-SCM920PRH |  | Al 탈산 | B | 6 | 17 | 53600 | 90.15 | B | D | D |  | 1 | 1 |  | 1540 | 1541 | 7200 |  |  | 7200 | 70.91 | 12 | 101532 | 1617 | 724 | Y | 49 | 34 | [7 empty] | 김형철 | 2 | [6 empty] | 99.6 | 13-1 | 0 | 156.44 | A |  | 1617 | 3 | 0.17 | 1580 | 0.95 | 75 | 31 | 263 | 4:23 | 16 | 16 | 23 | 0 |  | 0 |  | 999 | N2 | 2021-12-10 14:53 | 2021-12-10 15:31 | 38 | 2021-12-10 14:50 | 40 |  |  |  |  | Y |  |  |  | Y | [5 empty] | 0 | 256.86 | [23 empty] | 0.01 | 0 | A | [9 empty] | 753 | 2330 | 0 | 31 | 0 | 78 | 0 | 497 | 0 | 399 | 0 | 0 | 0 | 20
2021-12-10 | B67953 | 2 | 중탄소 | SM48CH |  | Si 탈산 | B | 19 | 68 | 53700 | 100.75 | D | D |  | D | 1 |  | 1 | 1540 | 1529 | 7300 |  |  | 7300 | 86.28 | 10 | 84610 | 1616 |  | Y | 49 | 41 | [7 empty] | 김규완 | 2 |  |  |  |  | Y |  | 92 | 11-3 | 0 | 265.23 | A |  | 1624 | 1 | 0.71 | 1541 | 2 | 50 | 17 | 480 | 8:00 | 16 | 17 | 0 | 3 | 60 | 97.2 | 0 | 0 | N2 | 2021-12-10 16:11 | 2021-12-10 16:16 | 6 | 2021-12-10 15:52 | 25 |  |  |  |  | Y | [7 empty] | 4 | 5 | 0 | 21.34 | [23 empty] | 0.57 | 0.57 | A | [9 empty] | 50 | 0 | 0 | 13 | 0 | 0 | 0 | 752 | 0 | 0 | 0 | 0 | 149 | 10 |  |  | 4
2021-12-10 | A68541 | 1 | 저탄소 | FPA-SCM920PRH |  | Al 탈산 | B | 30 | 4 | 53500 | 85.82 | D | D | D |  | 1 | 1 |  | 1540 | 1567 | 6400 |  |  | 6400 | 63.03 | 12 | 101532 | 1628 |  | Y | 45 | 30 | [7 empty] | 김덕진 | 2 |  |  |  |  | Y |  | 103.3 | 13-8 | 0 | 155.01 | A |  | 1628 | 3 | 0.16 | 1579 | 1.2 | 74 | 35 | 292 | 4:52 | 16 | 17 | 24 | 0 |  | 0 |  | 999 | N2 | 2021-12-10 15:58 | 2021-12-10 16:38 | 40 | 2021-12-10 15:58 | 40 |  |  |  |  | Y |  |  |  | Y | [5 empty] | 0 | 271.13 | [23 empty] | 1.38 | 0 | A | [9 empty] | 800 | 2362 | 0 | 32 | 0 | 79 | 0 | 647 | 0 | 512 | 0 | 0 | 53 | 5
2021-12-10 | B67954 | 2 | 중탄소 | SM48CH |  | Si 탈산 | B | 1 | 71 | 51350 | 93.23 | D | D |  | D | 1 |  | 1 | 1540 | 1574 | 6300 |  |  | 6300 | 62.05 | 12 | 101532 | 1620 |  | Y | 47 | 36 |  |  | B67951 | 03 |  |  |  | 김규완 | 2 |  |  | Y |  | Y |  | 103.55 | 12-3 | 0 | 258.87 | A |  | 1624 | 1 | 0.27 | 1550 | 1.88 | 59 | 12 | 341 | 5:41 | 16 | 17 | 0 | 4 | 130 | 92.32 | 0 | 0 | N2 | 2021-12-10 17:00 | 2021-12-10 17:15 | 15 | 2021-12-10 16:47 | 28 |  |  |  |  | Y | [7 empty] | 4 | 3.5 | 0 | 20.36 | [23 empty] | 0.41 | 0.41 | A | [9 empty] | 0 | 0 | 245 | 10 | 0 | 0 | 0 | 697 | 0 | 102 | 0 | 0 | 51 | 63 |  |  | 4
2021-12-10 | A68542 | 1 | 저탄소 | FPA-SCM920PRH |  | Al 탈산 | B | 31 | 39 | 53100 | 74.02 | D | D | D |  | 1 | 1 |  | 1540 | 1571 | 6000 |  |  | 6000 | 59.09 | 12 | 101532 | 1624 |  | Y | 41 | 29 | [7 empty] | 김덕진 | 2 |  |  |  |  | Y |  | 105.3 | 13-2 | 0 | 194.11 | A |  | 1624 | 3 | 0.17 | 1589 | 1.06 | 84 | 41 | 278 | 4:38 | 16 | 16 | 25 | 0 |  | 0 |  | 999 | N2 | 2021-12-10 17:02 | 2021-12-10 17:49 | 47 | 2021-12-10 17:01 | 47 |  |  |  |  | Y |  |  |  | Y | [5 empty] | 0 | 222.21 | [23 empty] | 2.7 | 0 | A | [9 empty] | 1025 | 2197 | 0 | 21 | 0 | 79 | 0 | 470 | 0 | 413 | 0 | 0 | 47 | 13
2021-12-10 | B67955 | 2 | 중탄소 | SM48CH |  | Si 탈산 | B | 21 | 40 | 51900 | 90.97 | D | D |  | D | 1 |  | 1 | 1540 | 1533 | 6300 |  |  | 6300 | 62.05 | 12 | 101532 | 1620 |  | Y | 43 | 33 |  |  | B67952 | 03 |  |  |  | 김규완 | 2 |  |  | Y |  | Y |  | 98.6 | 12-5 | 38.04 | 46.55 | A |  | 1616 | 1 | 0.3 | 1544 | 1.65 | 53 | 20 | 292 | 4:52 | 16 | 17 | 0 | 5 |  | 74.48 | 0 | 0 | N2 | 2021-12-10 18:02 | 2021-12-10 18:17 | 15 | 2021-12-10 17:48 | 29 | [12 empty] | 4 |  | 0 | 17.79 | [23 empty] | 0.48 | 0.48 | A | [9 empty] | 0 | 0 | 229 | 15 | 0 | 0 | 0 | 698 | 0 | 105 | 0 | 0 | 0 | 34 |  |  | 4
2021-12-10 | A68543 | 1 | 저탄소 | FPA-SCM920PRH | 잔강최소화전 | Al 탈산 | B | 33 | 11 | 54100 | 75.73 | D | D | D |  | 1 | 1 |  | 1540 | 1619 | 5100 |  |  | 5100 | 47.55 | 14 | 107265 | 1634 |  | Y | 48 | 42 | [7 empty] | 김덕진 | 2 |  |  |  |  | Y |  |  |  | 0 | 117.01 | A |  | 1634 | 3 | 0.17 | 1587 | 1.68 | 82 | 40 | 280 | 4:40 | 16 | 16 | 26 | 0 |  | 0 |  | 999 | N2 | 2021-12-10 18:13 | 2021-12-10 18:59 | 46 | 2021-12-10 18:13 | 46 |  |  |  |  | Y |  |  |  | Y | [5 empty] | 0 | 251.57 | [23 empty] | 4.32 | 0 | A | [9 empty] | 1254 | 1883 | 0 | 17 | 0 | 78 | 0 | 498 | 0 | 412 | 0 | 0 | 0 | 22
2021-12-10 | B67956 | 2 | 중탄소 | SM48CH |  | Si 탈산 | B | 29 | 81 | 49400 | 66.73 | D | D | D |  | 1 | 1 |  | 1540 | 1565 | 5200 |  |  | 5200 | 51.22 | 12 | 101532 | 1594 |  | Y | 40 | 31 |  |  | B67953 | 03 |  |  |  | 김규완 | 2 |  | Y |  |  | Y |  | 104.05 | 12-2 | 0.01 | 54.5 | A |  | 1594 | 3 | 0.16 | 1562 | 1.19 | 71 | 23 | 283 | 4:43 | 16 | 16 | 27 | 0 |  | 0 |  | 999 | N2 | 2021-12-10 18:42 | 2021-12-10 19:15 | 33 | 2021-12-10 18:42 | 34 |  |  |  |  | Y |  |  |  | Y | [5 empty] | 0 | 182.41 | [23 empty] | 4.95 | 0 | A | [9 empty] | 42 | 0 | 309 | 19 | 0 | 21 | 0 | 801 | 0 | 103 | 0 | 0 | 0 | 44
2021-12-10 | A68544 | 1 | 중탄소 | 27SICRMOV6M | 잔강최소화 | Si 탈산 | B | 6 | 18 | 52500 | 107.03 | D | D |  | D | 1 |  | 1 | 1530 | 1577 | 7300 |  |  | 7300 | 71.9 | 12 | 101532 | 1646 |  | Y | 52 | 36 | [7 empty] | 김덕진 | 2 |  |  |  |  | Y |  | 104.7 | 13-6 | 102.8 | 39.22 | A |  | 1635 | 1 | 0.31 | 1563 | 1.5 | 69 | 27 | 328 | 5:28 | 18 | 19 | 0 | 6 |  | 135.87 | 0 | 0 | N2 | 2021-12-10 19:43 | 2021-12-10 20:24 | 40 | 2021-12-10 19:25 | 59 |  |  |  |  | N | [7 empty] | 3 | 3 | 0 | 30.55 | [20 empty] | 0.69 |  |  | 0.3 | 0.3 | B |  |  | 20.518 | 5.285 | 68.493 | 0.096 | 3.338 | 12.959 | 2201.02 | 0 | 2454 | 586 | 20 | 0 | 0 | 0 | 1386 | 0 | 0 | 0 | 0 | 795 | 22
2021-12-10 | B67957 | 2 | 중탄소 | SM48CH |  | Si 탈산 | B | 30 | 5 | 53700 | 72.27 | D | D | D |  | 1 | 1 |  | 1540 | 1545 | 4800 |  |  | 4800 | 56.73 | 10 | 84610 | 1594 |  | Y | 40 | 31 |  |  | B67954 | 03 |  |  |  | 김규완 | 2 | [6 empty] | 104.25 | 13-9 | 0 | 92.05 | A |  | 1594 | 3 | 0.16 | 1556 | 1.19 | 65 | 20 | 304 | 5:04 | 16 | 17 | 28 | 0 |  | 0 |  | 999 | N2 | 2021-12-10 19:49 | 2021-12-10 20:17 | 28 | 2021-12-10 19:48 | 29 |  |  |  |  | Y |  |  |  | Y | [5 empty] | 0 | 212.2 | [23 empty] | 6.46 | 0 | A | [9 empty] | 0 | 0 | 159 | 0 | 0 | 301 | 0 | 1298 | 0 | 104 | 0 | 0 | 44 | 49
2021-12-10 | A68545 | 1 | 중탄소 | 27SICRMOV6M |  | Si 탈산 | B | 19 | 69 | 50100 | 103.67 | D | D |  | D | 1 |  | 1 | 1530 | 1550 | 7800 |  |  | 7800 | 76.82 | 12 | 101532 | 1639 |  | Y | 51 | 39 | [7 empty] | 김덕진 | 2 |  |  |  |  | Y |  | 104.85 | 12-5 | 175.31 | 38.78 | A |  | 1631 | 1 | 0.35 | 1557 | 1.58 | 63 | 28 | 325 | 5:25 | 18 | 19 | 0 | 7 | 220 | 165.65 | 0 | 0 | N2 | 2021-12-10 20:57 | 2021-12-10 21:31 | 34 | 2021-12-10 20:43 | 48 |  |  |  |  | N | [7 empty] | 3 | 4 | 0 | 36.43 | [20 empty] | 0.46 |  |  | 0.17 | 0.17 | B |  |  | 23.494 | 5.158 | 64.158 | 0.097 | 2.73 | 12.438 | 2038.93 | 0 | 2485 | 589 | 40 | 0 | 0 | 0 | 691 | 0 | 0 | 0 | 0 | 283 | 12
2021-12-10 | B67958 | 2 | 중탄소 | SM48CH |  | Si 탈산 | B | 31 | 40 | 53000 | 68.15 | D | D | D |  | 1 | 1 |  | 1540 | 1560 | 4000 |  |  | 4000 | 47.28 | 10 | 84610 | 1602 |  | Y | 38 | 26 |  |  | A68555 | 05 |  |  |  | 김규완 | 2 |  | Y |  |  | N |  |  |  | 0 | 98.32 | A |  | 1602 | 3 | 0.17 | 1569 | 1.1 | 78 | 36 | 311 | 5:11 | 16 | 16 | 29 | 0 |  | 0 |  | 999 | N2 | 2021-12-10 20:43 | 2021-12-10 21:20 | 38 | 2021-12-10 20:42 | 38 |  |  |  |  | Y |  |  |  | Y | [5 empty] | 0 | 200.27 | [23 empty] | 7.64 | 0 | A | [9 empty] | 0 | 0 | 129 | 0 | 0 | 156 | 0 | 797 | 0 | 216 | 0 | 0 | 0 | 48
2021-12-10 | A68546 | 1 | 중탄소 | 27SICRMOV6M |  | Si 탈산 | B | 1 | 72 | 51700 | 100.72 | D | D |  | D | 1 |  | 1 | 1530 | 1551 | 7900 |  |  | 7900 | 77.81 | 12 | 101532 | 1626 |  | Y | 50 | 37 | [7 empty] | 김덕진 | 2 |  |  |  |  | Y |  | 103.1 | 12-3 | 151.18 | 49.25 | A |  | 1626 | 1 | 0.23 | 1566 | 1.54 | 72 | 19 | 298 | 4:58 | 18 | 19 | 0 | 8 |  | 147.72 | 0 | 0 | N2 | 2021-12-10 22:03 | 2021-12-10 22:47 | 45 | 2021-12-10 21:52 | 56 |  |  |  |  | N | [8 empty] | 4 | 0 | 34.24 | [20 empty] | 0.45 |  |  | 0 | 0 | B |  |  | 25.267 | 5.287 | 60.269 | 0.084 | 2.385 | 11.399 | 1988.65 | 1625 | 1111 | 240 | 31 | 0 | 0 | 0 | 500 | 0 | 0 | 0 | 0 | 96 | 34
2021-12-10 | B67959 | 2 | 중탄소 | SM48CH |  | Si 탈산 | B | 21 | 41 | 52700 | 80.22 | D | D | D |  | 1 | 1 |  | 1540 | 1516 | 5600 |  |  | 5600 | 55.16 | 12 | 101532 | 1586 | 708 | Y | 40 | 35 |  |  | B67956 | 05 |  |  |  | 김규완 | 2 |  | Y |  |  | Y |  | 98.5 | 12-4 | 0.16 | 230.02 | A |  | 1586 | 3 | 0.16 | 1552 | 0.83 | 61 | 27 | 336 | 5:36 | 16 | 17 | 30 | 0 |  | 0 |  | 600 | N2 | 2021-12-10 21:54 | 2021-12-10 22:22 | 28 | 2021-12-10 21:54 | 29 |  |  |  |  | Y |  |  |  | Y | [5 empty] | 0 | 258.16 | [23 empty] | 8.71 | 0.51 | A | [9 empty] | 0 | 0 | 96 | 0 | 0 | 0 | 0 | 0 | 0 | 0 | 0 | 0 | 39 | 63
2021-12-10 | B67960 | 2 | 중탄소 | SM48CH | TUNDISH교체전 | Si 탈산 | B | 33 | 12 | 53600 | 68.63 | D | A | A |  | 1 | 1 |  | 1540 | 1550 | 4000 |  |  | 4000 | 39.27 | 13 | 101859 | 1573 |  | Y | 32 | 26 |  |  | B67957 | 03 |  |  |  | 김규완 | 2 | [6 empty] | 103.45 | 13-6 | 0.01 | 195.51 | A |  | 1573 | 3 | 0.16 | 1557 | 0.42 | 66 | 23 | 317 | 5:17 | 16 | 17 | 31 | 0 |  | 0 |  | 999 | N2 | 2021-12-10 22:50 | 2021-12-10 23:21 | 31 | 2021-12-10 22:50 | 31 | [14 empty] | 0 | 241.52 | [23 empty] | 8.71 | 1.61 | A | [9 empty] | 38 | 0 | 345 | 0 | 0 | 156 | 0 | 803 | 0 | 104 | 0 | 0 | 56 | 55
2021-12-10 | A68547 | 1 | 중탄소 | 27SICRMOV6M | TUNDISH교체전 | Si 탈산 | B | 29 | 82 | 49600 | 103.15 | D | A |  | A | 1 |  | 1 | 1530 | 1517 | 8400 |  |  | 8400 | 90 | 12 | 93338 | 1628 |  | Y | 47 | 42 | [7 empty] | 김덕진 | 2 | [6 empty] | 102.45 | 11-10 | 252.03 | 0.42 | A |  | 1614 | 1 | 0.17 | 1545 | 1.42 | 51 | 18 | 274 | 4:34 | 18 | 19 | 0 | 9 |  | 44.05 | 0 | 0 | N2 | 2021-12-10 23:25 | 2021-12-10 23:59 | 34 | 2021-12-10 23:05 | 55 |  |  |  |  | N | [7 empty] | 3 | 4.5 | 0 | 14.66 | [20 empty] | 1.29 |  |  | 0.09 | 0.09 | A |  |  | 26.17 | 5.517 | 58.365 | 0.248 | 2.23 | 10.579 | 2019.08 | 1665 | 1007 | 0 | 43 | 0 | 0 | 0 | 396 | 0 | 0 | 0 | 0 | 225 | 21
2021-12-10 | A68548 | 1 | 고탄소 | SEAH-BQ2 | TUNDISH교체 | Al 탈산 | B | 6 | 19 | 54000 | 88.8 | A | A | A |  | 1 | 1 |  | 1520 | 1559 | 6400 |  |  | 6400 | 63.03 | 12 | 101532 | 1611 |  | Y | 44 | 37 |  |  | B67958 |  |  |  |  | 조관훈 | 2 |  |  | Y |  |  |  | 105.1 | 13-6 | 0 | 200.54 | A |  | 1611 | 3 | 0.14 | 1573 | 0.84 | 88 | 34 | 309 | 5:09 | 30 | 30 | 32 | 0 |  | 0 |  | 800 | N2 | 2021-12-11 00:12 | 2021-12-11 00:42 | 30 | 2021-12-11 00:12 | 30 |  |  |  |  | Y |  |  |  | Y | [5 empty] | 0 | 252.69 | [23 empty] | 8.71 | 3.27 | B |  |  | 8.644 | 25.846 | 48.568 | 0.37 | 5.619 | 1.879 | 1458.08 | 34 | 0 | 901 | 0 | 0 | 128 | 0 | 691 | 0 | 595 | 0 | 0 | 178 | 33 |  |  |  |  | 1
2021-12-10 | B67961 | 2 | 저탄소 | SCM810 | TUNDISH교체 | Al 탈산 | B | 30 | 6 | 53400 | 98.87 | A | A |  | A | 1 |  | 1 | 1555 | 1568 | 8800 |  |  | 8800 | 90.46 | 12 | 97284 | 1703 |  | Y | 53 | 46 | [7 empty] | 임현진 | 2 | [8 empty] | 81.48 | 0 | A |  | 1685 | 1 | 0.25 | 1602 | 1.92 | 85 | 30 | 288 | 4:48 | 18 | 21 | 0 | 10 |  | 39.07 | 0 | 0 | AR | 2021-12-11 00:37 | 2021-12-11 01:34 | 57 | 2021-12-11 00:27 | 66 |  |  |  |  | Y | [7 empty] | 1 | 5 | 12.64 | 0 | [16 empty] | 0.7 |  |  | 2.62 | 1.05 |  |  | 0.04 | 0.04 | A | [9 empty] | 0 | 1609 | 0 | 414 | 0 | 0 | 0 | 862 | 0 | 106 | 0 | 0 | 0 | 0 |  |  | 9 |  | 1
2021-12-10 | A68549 | 1 | 고탄소 | SEAH-BQ2 |  | Al 탈산 | B | 31 | 41 | 53000 | 82.38 | A | A | A |  | 1 | 1 |  | 1520 | 1562 | 5100 |  |  | 5100 | 60.28 | 10 | 84610 | 1597 |  | Y | 40 | 29 |  |  | B67959 |  |  |  |  | 조관훈 | 2 |  | Y | [6 empty] | 0 | 130.88 | A |  | 1596 | 3 | 0.12 | 1560 | 0.86 | 75 | 33 | 281 | 4:41 | 30 | 30 | 33 | 0 |  | 0 |  | 600 | N2 | 2021-12-11 01:06 | 2021-12-11 01:49 | 43 | 2021-12-11 01:05 | 44 |  |  |  |  | Y |  |  |  | Y | [5 empty] | 0 | 202.41 | [23 empty] | 8.71 | 21.84 | A |  |  | 7.643 | 26.587 | 49.812 | 0.14 | 6.517 | 1.874 | 1429.89 | 61 | 0 | 908 | 0 | 0 | 152 | 0 | 497 | 0 | 1590 | 0 | 0 | 172 | 0
2021-12-10 | B67962 | 2 | 저탄소 | SCM810 |  | Al 탈산 | B | 19 | 70 | 50250 | 94.02 | A | A |  | A | 1 |  | 1 | 1555 | 1554 | 8300 |  |  | 8300 | 84.82 | 12 | 97851 | 1661 |  | Y | 47 | 42 | [7 empty] | 임현진 | 2 |  |  |  |  | Y |  | 102.05 | 12-2 | 90.3 | 0 | A |  | 1653 | 1 | 0.2 | 1589 | 1.5 | 72 | 29 | 244 | 4:04 | 18 | 19 | 0 | 11 |  | 34.08 | 0 | 0 | AR | 2021-12-11 01:36 | 2021-12-11 02:30 | 55 | 2021-12-11 01:24 | 66 |  |  |  |  | Y | [7 empty] | 2 | 4.5 | 11.74 | 0 | [23 empty] | 0.14 | 0.14 | A | [9 empty] | 0 | 1639 | 0 | 465 | 0 | 0 | 0 | 605 | 0 | 108 | 0 | 0 | 0 | 0 |  |  | 6
2021-12-10 | A68550 | 1 | 고탄소 | SEAH-BQ2 |  | Al 탈산 | B | 21 | 42 | 52600 | 92.45 | A | A | A |  | 1 | 1 |  | 1520 | 1538 | 6300 |  |  | 6300 | 62.05 | 12 | 101532 | 1594 |  | Y | 41 | 36 |  |  | B67960 |  |  |  |  | 조관훈 | 2 |  | Y |  |  |  |  | 105.45 | 13-1 | 0 | 240.43 | A |  | 1594 | 3 | 0.14 | 1560 | 0.68 | 75 | 31 | 299 | 4:59 | 30 | 31 | 34 | 0 |  | 0 |  | 888 | N2 | 2021-12-11 02:15 | 2021-12-11 02:54 | 39 | 2021-12-11 02:13 | 40 |  |  |  |  | Y |  |  |  | Y | [5 empty] | 0 | 270.23 | [23 empty] | 8.71 | 67.32 | A |  |  | 7.038 | 26.721 | 49.137 | 0.207 | 6.982 | 1.839 | 1443.39 | 51 | 0 | 818 | 0 | 0 | 182 | 0 | 498 | 0 | 1190 | 0 | 0 | 164 | 31
2021-12-10 | B67963 | 2 | 저탄소 | SCM810 |  | Al 탈산 | B | 1 | 73 | 50950 | 93.08 | A | A |  | A | 1 |  | 1 | 1555 | 1545 | 8600 |  |  | 8600 | 87.72 | 12 | 98040 | 1661 |  | Y | 49 | 43 | [7 empty] | 임현진 | 2 | [6 empty] | 99.95 | 11-10 | 130.68 | 0 | A |  | 1659 | 1 | 0.2 | 1590 | 1.57 | 73 | 34 | 260 | 4:20 | 18 | 19 | 0 | 12 |  | 33.37 | 0 | 0 | AR | 2021-12-11 02:48 | 2021-12-11 03:27 | 40 | 2021-12-11 02:40 | 47 |  |  |  |  | Y | [7 empty] | 1 | 5 | 11.54 | 0 | [23 empty] | 0.04 | 0.04 | A | [9 empty] | 0 | 1592 | 0 | 443 | 0 | 0 | 0 | 902 | 0 | 102 | 0 | 0 | 102 | 0 |  |  | 6
2021-12-10 | A68551 | 1 | 고탄소 | SEAH-BQ2 |  | Al 탈산 | B | 33 | 13 | 54100 | 100.02 | A | A | A |  | 1 | 1 |  | 1520 | 1561 | 6400 |  |  | 6400 | 75.64 | 10 | 84610 | 1603 |  | Y | 43 | 36 |  |  | A68548 |  |  |  |  | 조관훈 | 2 |  |  | Y | [5 empty] | 0 | 209.7 | A |  | 1603 | 3 | 0.13 | 1564 | 0.7 | 79 | 38 | 472 | 7:52 | 30 | 31 | 35 | 0 |  | 0 |  | 800 | N2 | 2021-12-11 03:22 | 2021-12-11 04:00 | 38 | 2021-12-11 03:21 | 39 |  |  |  |  | Y |  |  |  | Y | [5 empty] | 0 | 290.14 | [23 empty] | 8.88 | 77 | A |  |  | 7.244 | 26.657 | 49.399 | 0.317 | 6.819 | 1.853 | 1429.89 | 99 | 0 | 863 | 0 | 0 | 147 | 0 | 265 | 0 | 1594 | 0 | 0 | 193 | 38
2021-12-10 | B67964 | 2 | 저탄소 | SCM810 | 잔강최소화전 | Al 탈산 | B | 29 | 83 | 49000 | 96.08 | A | A |  | A | 1 |  | 1 | 1555 | 1569 | 7500 |  |  | 7500 | 91.8 | 10 | 81700 | 1655 |  | Y | 46 | 39 | [7 empty] | 임현진 | 2 |  |  |  |  | Y |  | 103 | 12-1 | 227.65 | 0 | A |  | 1651 | 1 | 0.19 | 1585 | 1.4 | 68 | 37 | 259 | 4:19 | 18 | 19 | 0 | 13 |  | 32.79 | 0 | 0 | AR | 2021-12-11 03:58 | 2021-12-11 04:23 | 25 | 2021-12-11 03:47 | 36 |  |  |  |  | Y | [7 empty] | 4 | 5 | 10.92 | 0 | [23 empty] | 0.05 | 0.05 | A | [9 empty] | 55 | 1515 | 0 | 59 | 0 | 0 | 0 | 956 | 0 | 108 | 0 | 0 | 101 | 11 |  |  | 6
2021-12-10 | A68552 | 1 | 고탄소 | SEAH-BQ2 |  | Al 탈산 | B | 6 | 20 | 53200 | 81.3 | A | A | A |  | 1 | 1 |  | 1520 | 1562 | 5000 |  |  | 5000 | 49.25 | 12 | 101532 | 1594 |  | N | 41 | 28 |  |  | A68549 |  |  |  |  | 조관훈 | 2 |  | Y | [6 empty] | 0.01 | 199.44 | A |  | 1594 | 3 | 0.13 | 1549 | 1.13 | 64 | 25 | 320 | 5:20 | 30 | 31 | 36 | 0 |  | 0 |  | 400 | N2 | 2021-12-11 04:30 | 2021-12-11 05:06 | 36 | 2021-12-11 04:29 | 37 | [14 empty] | 0 | 239.5 | [23 empty] | 8.88 | 78.45 | A |  |  | 4.875 | 32.219 | 49.754 | 0.142 | 10.206 | 1.544 | 1418.44 | 63 | 0 | 881 | 14 | 0 | 197 | 0 | 200 | 0 | 1195 | 0 | 0 | 261 | 40
2021-12-10 | B67965 | 2 | 저탄소 | SCM822HT | 잔강최소화 | Al 탈산 | B | 30 | 7 | 53000 | 100.57 | A | A |  | A | 1 |  | 1 | 1555 | 1541 | 8200 |  |  | 8200 | 88.1 | 11 | 93071 | 1652 |  | Y | 48 | 43 | [7 empty] | 임현진 | 2 | [6 empty] | 103.6 | 13-8 | 6.49 | 278.16 | A |  | 1645 | 1 | 0.26 | 1581 | 1.32 | 73 | 31 | 448 | 7:28 | 13 | 16 | 0 | 14 |  | 57.47 | 0 | 0 | N2 | 2021-12-11 05:08 | 2021-12-11 05:36 | 28 | 2021-12-11 04:52 | 44 |  |  |  |  | N | [7 empty] | 4 | 4.5 | 0 | 18.08 | [23 empty] | 0.18 | 0.18 | A | [9 empty] | 1467 | 0 | 455 | 92 | 0 | 370 | 0 | 947 | 0 | 208 | 0 | 0 | 0 | 23 |  |  | 6
2021-12-10 | A68553 | 1 | 고탄소 | SEAH-BQ2 |  | Al 탈산 | B | 31 | 42 | 52600 | 98.02 | A | A | A |  | 1 | 1 |  | 1520 | 1596 | 4800 |  |  | 4800 | 47.28 | 12 | 101532 | 1591 |  | Y | 44 | 28 |  |  | A68550 |  |  |  |  | 조관훈 | 2 |  |  | Y |  |  |  | 108.5 | 13-4 | 0 | 116.79 | A |  | 1591 | 3 | 0.13 | 1552 | 0.72 | 67 | 30 | 555 | 9:15 | 30 | 31 | 37 | 0 |  | 0 |  | 400 | N2 | 2021-12-11 05:45 | 2021-12-11 06:08 | 23 | 2021-12-11 05:44 | 24 |  |  |  |  | Y |  |  |  | Y | [5 empty] | 0 | 257.11 | [23 empty] | 8.88 | 80.05 | A |  |  | 5.555 | 30.11 | 49.947 | 0.109 | 8.991 | 1.659 | 1446.9 | 85 | 0 | 940 | 0 | 0 | 155 | 0 | 98 | 0 | 1793 | 0 | 0 | 212 | 42
2021-12-10 | B67966 | 2 | 저탄소 | SCM822HT |  | Al 탈산 | B | 19 | 71 | 49850 | 89.28 | A | A |  | A | 1 |  | 1 | 1555 | 1556 | 7800 |  |  | 7800 | 88.49 | 12 | 88146 | 1643 |  | Y | 44 | 40 | [7 empty] | 임현진 | 2 | [6 empty] | 104.85 | 12-5 | 0 | 142.57 | A |  | 1641 | 1 | 0.31 | 1582 | 0 | 74 | 43 | 317 | 5:17 | 15 | 14 | 0 | 15 |  | 58.87 | 0 | 0 | N2 | 2021-12-11 05:57 | 2021-12-11 06:31 | 34 | 2021-12-11 05:46 | 45 |  |  |  |  | N | [7 empty] | 4 | 4.5 | 0 | 20.44 | [23 empty] | 0.52 | 0.52 | A | [9 empty] | 1492 | 0 | 0 | 95 | 0 | 289 | 0 | 596 | 0 | 204 | 0 | 0 | 0 | 16
2021-12-10 | A68554 | 1 | 고탄소 | SEAH-BQ2 |  | Al 탈산 | B | 21 | 43 | 51400 | 90.62 | A | C | C |  | 1 | 1 |  | 1520 | 1560 | 6000 |  |  | 6000 | 59.09 | 12 | 101532 | 1581 |  | Y | 47 | 33 |  |  | A68551 |  |  |  |  | 조관훈 | 2 |  |  | Y |  |  |  | 109.75 | 13-6 | 0 | 173.52 | A |  | 1596 | 3 | 0.14 | 1554 | 0.98 | 69 | 28 | 302 | 5:02 | 30 | 30 | 38 | 0 |  | 0 |  | 500 | N2 | 2021-12-11 06:47 | 2021-12-11 07:15 | 28 | 2021-12-11 06:46 | 29 |  |  |  |  | Y |  |  |  | Y | [5 empty] | 0 | 222.94 | [23 empty] | 8.88 | 91.45 | A |  |  | 6.615 | 30.02 | 49.993 | 0.126 | 7.558 | 1.665 | 1417.52 | 104 | 0 | 960 | 23 | 0 | 162 | 0 | 197 | 0 | 1105 | 0 | 0 | 148 | 17
2021-12-10 | B67967 | 2 | 저탄소 | SCM822HT |  | Al 탈산 | B | 1 | 74 | 51100 | 87.85 | A | C |  | C | 1 |  | 1 | 1555 | 1529 | 7800 |  |  | 7800 | 83.81 | 11 | 93071 | 1643 |  | Y | 42 | 39 | [7 empty] | 임현진 | 2 | [6 empty] | 101.5 | 12-1 | 0 | 166.81 | A |  | 1642 | 1 | 0.32 | 1583 | 1.55 | 75 | 34 | 363 | 6:03 | 13 | 15 | 0 | 16 |  | 102.3 | 0 | 0 | N2 | 2021-12-11 06:54 | 2021-12-11 07:32 | 38 | 2021-12-11 06:45 | 47 | [14 empty] | 0 | 24.53 | [23 empty] | 0 | 0 | A | [9 empty] | 959 | 433 | 0 | 56 | 0 | 223 | 0 | 604 | 0 | 201 | 0 | 0 | 0 | 30
2021-12-11 | A68555 | 1 | 고탄소 | SEAH-BQ2 |  | Al 탈산 | B | 33 | 14 | 53600 | 91.07 | C | C | C |  | 1 | 1 |  | 1520 | 1568 | 4400 |  |  | 4400 | 43.34 | 12 | 101532 | 1609 |  | Y | 42 | 25 | [7 empty] | 양성호 | 2 |  | Y | [6 empty] | 0.02 | 231.68 | A |  | 1602 | 3 | 0.13 | 1551 | 1.06 | 66 | 26 | 399 | 6:39 | 30 | 30 | 39 | 0 |  | 0 |  | 300 | N2 | 2021-12-11 07:54 | 2021-12-11 08:34 | 40 | 2021-12-11 07:52 | 42 |  |  |  |  | Y |  |  |  | Y | [5 empty] | 0 | 191.44 | [23 empty] | 0.04 | 0 | A |  |  | 4.799 | 33.678 | 49.06 | 0.255 | 10.222 | 1.456 | 1407.98 | 60 | 0 | 794 | 16 | 0 | 184 | 0 | 99 | 0 | 900 | 0 | 0 | 97 | 25
2021-12-11 | B67968 | 2 | 저탄소 | SCM822HT |  | Al 탈산 | B | 29 | 84 | 49450 | 95.42 | C | C |  | C | 1 |  | 1 | 1555 | 1579 | 6600 |  |  | 6600 | 40.85 | 22 | 161560 | 1641 |  | Y | 41 | 34 | [7 empty] | 추창도 | 2 |  |  |  |  | Y |  | 107.65 | 12-5 | 0.02 | 169.1 | A |  | 1637 | 1 | 0.28 | 1576 | 1.28 | 68 | 36 | 585 | 9:45 | 15 | 15 | 0 | 17 |  | 89.59 | 0 | 0 | N2 | 2021-12-11 08:03 | 2021-12-11 08:32 | 28 | 2021-12-11 07:48 | 44 | [12 empty] | 3 |  | 0 | 26.01 | [23 empty] | 0.41 | 0.41 | A | [9 empty] | 1518 | 0 | 289 | 66 | 0 | 335 | 0 | 1207 | 0 | 207 | 0 | 0 | 0 | 40
2021-12-11 | A68556 | 1 | 고탄소 | SEAH-BQ2 | 연주종료 | Al 탈산 | B | 6 | 21 | 53600 | 105.07 | C | C | C |  | 1 | 1 |  | 1520 | 1563 | 6100 |  |  | 6100 | 66.34 | 12 | 91944 | 1606 |  | Y | 51 | 38 | [7 empty] | 양성호 | 2 |  | Y |  |  |  |  | 108.05 | 13-9 | 0 | 153.69 | A |  | 1609 | 3 | 0.15 | 1558 | 0.96 | 73 | 34 | 324 | 5:24 | 30 | 30 | 40 | 0 |  | 0 |  | 600 | N2 | 2021-12-11 09:15 | 2021-12-11 09:34 | 19 | 2021-12-11 09:13 | 20 |  |  |  |  | Y |  |  |  | Y | [5 empty] | 0 | 312.85 | [23 empty] | 2.7 | 1.85 | B |  |  | 6.354 | 33.624 | 47.106 | 0.299 | 7.413 | 1.4 | 1426.2 | 69 | 0 | 839 | 35 | 0 | 192 | 0 | 100 | 0 | 1147 | 0 | 0 | 98 | 16
2021-12-11 | B67969 | 2 | 저탄소 | 25MOCRS4HM3 |  | Si 탈산 | B | 30 | 8 | 53100 | 107.53 | C | C |  | C | 1 |  | 1 | 1555 | 1557 | 7500 |  |  | 7500 | 164.5 | 8 | 45592 | 1653 | 363 | Y | 46 | 38 | [7 empty] | 추창도 | 2 |  |  |  |  | Y |  | 103.2 | 13-7 | 0.01 | 216.65 | A |  | 1642 | 1 | 0.27 | 1575 | 1.33 | 67 | 35 | 551 | 9:11 | 18 | 18 | 0 | 18 |  | 34.18 | 0 | 0 | N2 VD도착 N% 1. 190PPM ↓ N2 2. 190PPM ↑ AR | 2021-12-11 09:19 | 2021-12-11 09:35 | 16 | 2021-12-11 09:00 | 35 | [14 empty] | 2.12 | 13.64 | [23 empty] | 1.19 | 1.19 | A | [9 empty] | 1284 | 0 | 106 | 32 | 0 | 41 | 0 | 498 | 0 | 0 | 0 | 0 | 58 | 20 |  |  | 4 | 0
2021-12-11 | B67970 | 2 | 저탄소 | 25MOCRS4HM3 |  | Si 탈산 | B | 19 | 72 | 49850 | 109.15 | C | C |  | C | 1 |  | 1 | 1555 | 1571 | 7900 |  |  | 7900 | 77.01 | 18 | 102582 | 1648 |  | Y | 50 | 40 |  |  | A68554 | 05 |  |  |  | 추창도 | 2 |  |  |  |  | Y |  | 107.25 | 12-7 | 0.02 | 234.02 | A |  | 1643 | 1 | 0.3 | 1578 | 1.19 | 70 | 41 | 480 | 8:00 | 18 | 18 | 0 | 19 |  | 48.01 | 0 | 0 | N2 VD도착 N% 1. 190PPM ↓ N2 2. 190PPM ↑ AR | 2021-12-11 10:21 | 2021-12-11 10:36 | 15 | 2021-12-11 10:02 | 34 |  |  |  |  | Y | [7 empty] | 11 | 4.2 | 1.5 | 14.35 | [23 empty] | 0.57 | 0.57 | B | [9 empty] | 1219 | 144 | 0 | 41 | 0 | 44 | 0 | 496 | 0 | 0 | 0 | 0 | 106 | 16 |  |  | 4 | 0
2021-12-11 | B67971 | 2 | 저탄소 | 25MOCRS4HM3 | TUNDISH교체전 | Si 탈산 | B | 1 | 75 | 51400 | 116.07 | C | C |  | C | 1 |  | 1 | 1555 | 1562 | 8400 |  |  | 8400 | 81.89 | 18 | 102582 | 1653 |  | Y | 51 | 43 |  |  | A68555 | 07 |  |  |  | 추창도 | 2 |  |  |  |  | Y |  | 108.2 | 12-7 | 0.02 | 305.06 | A |  | 1645 | 1 | 0.29 | 1580 | 1.22 | 72 | 40 | 402 | 6:42 | 18 | 18 | 0 | 20 |  | 75.24 | 0 | 0 | N2 VD도착 N% 1. 190PPM ↓ N2 2. 190PPM ↑ AR | 2021-12-11 11:31 | 2021-12-11 11:44 | 13 | 2021-12-11 11:12 | 32 |  |  |  |  | Y | [7 empty] | 10 |  | 1.52 | 18.81 | [23 empty] | 0.65 | 0.65 | A | [9 empty] | 1156 | 111 | 0 | 21 | 0 | 0 | 0 | 498 | 0 | 0 | 0 | 0 | 101 | 14 |  |  | 6 | 0
2021-12-11 | B67972 | 2 | 저탄소 | SM10CM5 | TUNDISH교체 | Al 탈산 | B | 29 | 85 | 48700 | 101.33 | C | C |  | C | 1 |  | 1 | 1555 | 1599 | 7100 |  |  | 7100 | 75 | 12 | 94662 | 1664 |  | Y | 45 | 40 | [7 empty] | 추창도 | 2 |  |  |  |  | Y |  |  |  | 150.7 | 0 | A |  | 1684 | 1 | 0.25 | 1605 | 1.55 | 82 | 30 | 508 | 8:28 | 18 | 20 | 0 | 21 |  | 30.73 | 0 | 0 | AR | 2021-12-11 12:30 | 2021-12-11 13:17 | 46 | 2021-12-11 12:17 | 59 |  |  |  |  | Y | [9 empty] | 10.78 | 0 | [16 empty] | 1 |  |  | 2.19 |  |  |  | 0.16 | 0.16 | A | [9 empty] | 0 | 0 | 240 | 0 | 0 | 386 | 0 | 1389 | 0 | 158 | 0 | 0 | 0 | 32 |  |  | 9 |  | 1
2021-12-11 | A68557 | 1 | 고탄소 | AE1055LS | 연주시작 | Al 탈산 | B | 31 | 43 | 53100 | 107.07 | C | C | C |  | 1 | 1 |  | 1520 | 1577 | 6500 |  |  | 6500 | 66.55 | 12 | 97666 | 1621 |  | Y | 63 | 38 | [7 empty] | 양성호 | 2 |  | Y |  |  |  |  | 107.3 | 13-3 | 0 | 311.15 | A |  | 1626 | 3 | 0.16 | 1577 | 1.17 | 93 | 37 | 351 | 5:51 | 25 | 25 | 41 | 0 |  | 0 |  | 500 | N2 | 2021-12-11 13:27 | 2021-12-11 14:02 | 36 | 2021-12-11 13:25 | 38 |  |  |  |  | Y |  |  |  | Y | [5 empty] | 0 | 246.47 | [19 empty] | 2.18 |  |  |  | 2.7 | 12.52 | A | [9 empty] | 48 | 0 | 793 | 31 | 0 | 217 | 0 | 742 | 0 | 595 | 0 | 0 | 153 | 26 |  |  |  | 0 | 1
2021-12-11 | B67973 | 2 | 저탄소 | SM10CM5 |  | Al 탈산 | B | 30 | 9 | 52700 | 95.97 | C | C |  | C | 1 |  | 1 | 1555 | 1598 | 5600 |  |  | 5600 | 61.07 | 12 | 91691 | 1655 |  | Y | 38 | 32 | [7 empty] | 추창도 | 2 |  |  |  |  | Y |  |  |  | 146.96 | 0 | A |  | 1651 | 1 | 0.24 | 1583 | 1.18 | 60 | 26 | 323 | 5:23 | 18 | 19 | 0 | 22 |  | 28.54 | 0 | 0 | AR | 2021-12-11 13:40 | 2021-12-11 14:18 | 37 | 2021-12-11 13:31 | 46 | [12 empty] | 3 |  | 9.58 | 0 | [23 empty] | 0.14 | 0.14 | A | [9 empty] | 0 | 0 | 461 | 0 | 0 | 349 | 0 | 1403 | 0 | 413 | 0 | 0 | 0 | 21
2021-12-11 | A68558 | 1 | 고탄소 | AE1055LS |  | Al 탈산 | B | 21 | 44 | 51700 | 89.15 | C | C | D |  | 1 | 1 |  | 1520 | 1579 | 5200 |  |  | 5200 | 51.22 | 12 | 101520 | 1594 |  | Y | 42 | 36 | [7 empty] | 양성호 | 2 | [6 empty] | 106.2 | 13-2 | 0 | 201.38 | A |  | 1599 | 3 | 0.15 | 1550 | 1 | 66 | 27 | 394 | 6:34 | 25 | 25 | 42 | 0 |  | 0 |  | 500 | N2 | 2021-12-11 14:32 | 2021-12-11 15:03 | 31 | 2021-12-11 14:32 | 31 |  |  |  |  | Y |  |  |  | Y | [5 empty] | 0 | 309.36 | [23 empty] | 2.85 | 43.8 | A | [9 empty] | 109 | 0 | 957 | 26 | 0 | 213 | 0 | 903 | 0 | 548 | 0 | 0 | 96 | 39
2021-12-11 | B67974 | 2 | 저탄소 | SM10CM5 |  | Al 탈산 | B | 19 | 73 | 49750 | 84.52 | C | C |  | D | 1 |  | 1 | 1555 | 1567 | 5900 |  |  | 5900 | 60.49 | 12 | 97532 | 1652 |  | Y | 38 | 31 | [7 empty] | 추창도 | 2 | [6 empty] | 102.75 | 12-2 | 143.15 | 0 | A |  | 1649 | 1 | 0.31 | 1584 | 1.62 | 61 | 23 | 31 | 0:31 | 18 | 19 | 0 | 23 |  | 83.84 | 0 | 0 | AR | 2021-12-11 14:44 | 2021-12-11 15:18 | 33 | 2021-12-11 14:35 | 43 |  |  |  |  | Y | [7 empty] | 2 | 4 | 19.68 | 0 | [23 empty] | 0.08 | 0.08 | A | [9 empty] | 0 | 0 | 416 | 30 | 0 | 361 | 0 | 1104 | 0 | 406 | 0 | 0 | 28 | 22
2021-12-11 | A68559 | 1 | 고탄소 | AE1055LS |  | Al 탈산 | B | 33 | 15 | 54500 | 77.73 | D | D | D |  | 1 | 1 |  | 1520 | 1601 | 3400 |  |  | 3400 | 40.19 | 10 | 84600 | 1601 |  | Y | 42 | 21 | [7 empty] | 김덕진 | 2 |  |  |  |  | Y |  | 99.45 | 13-1 | 0 | 96.52 | A |  | 1601 | 3 | 0.15 | 1549 | 1.33 | 65 | 29 | 277 | 4:37 | 25 | 25 | 43 | 0 |  | 0 |  | 500 | N2 | 2021-12-11 15:22 | 2021-12-11 16:03 | 42 | 2021-12-11 15:22 | 42 |  |  |  |  | Y |  |  |  | Y | [5 empty] | 0 | 238.03 | [23 empty] | 2.85 | 44.78 | A | [9 empty] | 105 | 0 | 793 | 0 | 0 | 206 | 0 | 937 | 0 | 450 | 0 | 0 | 75 | 36
2021-12-11 | B67975 | 2 | 저탄소 | SM10CM5 |  | Al 탈산 | B | 1 | 76 | 50450 | 95.17 | D | D |  | D | 1 |  | 1 | 1555 | 1562 | 6700 |  |  | 6700 | 67.21 | 12 | 99687 | 1645 |  | Y | 46 | 38 | [7 empty] | 김규완 | 2 |  |  |  |  | Y |  | 98.35 | 11-8 | 250.31 | 0 | A |  | 1644 | 1 | 0.39 | 1579 | 1.38 | 56 | 24 | 359 | 5:59 | 18 | 19 | 0 | 24 |  | 100.15 | 0 | 0 | AR | 2021-12-11 15:56 | 2021-12-11 16:18 | 23 | 2021-12-11 15:46 | 32 |  |  |  |  | Y | [7 empty] | 2 | 5 | 24 | 0 | [23 empty] | 0.09 | 0.09 | A | [9 empty] | 0 | 0 | 57 | 0 | 0 | 360 | 0 | 1555 | 0 | 205 | 0 | 0 | 54 | 18
2021-12-11 | A68560 | 1 | 고탄소 | AE1055LS |  | Al 탈산 | B | 6 | 22 | 53400 | 80.12 | D | D | D |  | 1 | 1 |  | 1520 | 1591 | 4400 |  |  | 4400 | 43.34 | 12 | 101520 | 1597 |  | Y | 40 | 24 | [7 empty] | 김덕진 | 2 |  |  | Y |  |  |  | 106.85 | 13-8 | 42.28 | 140.55 | A |  | 1597 | 3 | 0.14 | 1550 | 1.21 | 66 | 31 | 247 | 4:07 | 25 | 26 | 44 | 0 |  | 0 |  | 400 | N2 | 2021-12-11 16:23 | 2021-12-11 17:00 | 36 | 2021-12-11 16:21 | 38 |  |  |  |  | Y |  |  |  | Y | [5 empty] | 0 | 208.93 | [23 empty] | 0 | 0.02 | A | [9 empty] | 86 | 0 | 779 | 24 | 0 | 145 | 0 | 552 | 0 | 353 | 0 | 0 | 53 | 65
2021-12-11 | B67976 | 2 | 저탄소 | SM10CM5 |  | Al 탈산 | B | 29 | 86 | 48400 | 87.07 | D | D |  | D | 1 |  | 1 | 1555 | 1556 | 6700 |  |  | 6700 | 73.08 | 11 | 91685 | 1642 |  | Y | 38 | 34 | [7 empty] | 김규완 | 2 | [6 empty] | 107.8 | 12-5 | 155.79 | 0 | A |  | 1648 | 1 | 0.4 | 1579 | 1.57 | 56 | 24 | 367 | 6:07 | 18 | 19 | 0 | 25 |  | 79.91 | 0 | 0 | AR | 2021-12-11 16:51 | 2021-12-11 17:16 | 26 | 2021-12-11 16:38 | 38 |  |  |  |  | Y | [7 empty] | 2 | 4 | 19.93 | 0 | [23 empty] | 0.09 | 0.09 | A | [9 empty] | 0 | 0 | 279 | 0 | 0 | 60 | 0 | 496 | 0 | 208 | 0 | 0 | 54 | 8
2021-12-11 | A68561 | 1 | 고탄소 | AE1055LS |  | Al 탈산 | B | 31 | 44 | 52900 | 82.45 | D | D | D |  | 1 | 1 |  | 1520 | 1556 | 6300 |  |  | 6300 | 62.06 | 12 | 101520 | 1600 |  | Y | 48 | 32 | [7 empty] | 김덕진 | 2 |  |  | Y |  |  |  | 112.1 | 13-8 | 0 | 182.19 | A |  | 1600 | 3 | 0.14 | 1557 | 1.34 | 73 | 32 | 306 | 5:06 | 25 | 26 | 45 | 0 |  | 0 |  | 500 | N2 | 2021-12-11 17:32 | 2021-12-11 18:02 | 30 | 2021-12-11 17:30 | 32 |  |  |  |  | Y |  |  |  | Y | [5 empty] | 0 | 148.37 | [23 empty] | 0 | 0.02 | A | [9 empty] | 64 | 0 | 858 | 16 | 0 | 143 | 0 | 647 | 0 | 552 | 0 | 0 | 117 | 50 |  |  |  | 0
2021-12-11 | B67977 | 2 | 저탄소 | SM10CM5 |  | Al 탈산 | B | 30 | 10 | 52850 | 84.28 | D | D |  | D | 1 |  | 1 | 1555 | 1607 | 4500 |  |  | 4500 | 49.08 | 11 | 91685 | 1645 |  | Y | 35 | 28 | [7 empty] | 김규완 | 2 |  |  |  |  | Y |  | 97.75 | 12-10 | 144.25 | 0 | A |  | 1638 | 1 | 0.29 | 1577 | 1.39 | 54 | 21 | 351 | 5:51 | 18 | 19 | 0 | 26 |  | 60.26 | 0 | 0 | AR | 2021-12-11 17:51 | 2021-12-11 18:20 | 28 | 2021-12-11 17:40 | 39 |  |  |  |  | Y | [7 empty] | 4 | 4 | 15.26 | 0 | [23 empty] | 0.08 | 0.08 | A | [9 empty] | 0 | 0 | 114 | 97 | 0 | 419 | 0 | 1998 | 0 | 420 | 0 | 0 | 89 | 29
2021-12-11 | A68562 | 1 | 고탄소 | AE1055LS |  | Al 탈산 | B | 21 | 45 | 51500 | 75.18 | D | D | D |  | 1 | 1 |  | 1520 | 1550 | 5200 |  |  | 5200 | 51.22 | 12 | 101520 | 1599 |  | Y | 40 | 27 | [7 empty] | 차승주 | 2 |  |  | Y |  |  |  | 106.7 | 13-2 | 0 | 191.78 | A |  | 1599 | 3 | 0.14 | 1552 | 1.31 | 68 | 25 | 269 | 4:29 | 25 | 25 | 46 | 0 |  | 0 |  | 500 | N2 | 2021-12-11 18:29 | 2021-12-11 19:07 | 37 | 2021-12-11 18:29 | 38 |  |  |  |  | Y |  |  |  | Y | [5 empty] | 0 | 215.03 | [23 empty] | 0.03 | 1.36 | A | [9 empty] | 72 | 0 | 891 | 0 | 0 | 149 | 0 | 794 | 0 | 454 | 0 | 0 | 215 | 35
2021-12-11 | B67978 | 2 | 저탄소 | SM10CM5 | 잔강최소화전 | Al 탈산 | B | 19 | 74 | 49950 | 85.62 | D | D |  | D | 1 |  | 1 | 1555 | 1573 | 6000 |  |  | 6000 | 58.4 | 12 | 102744 | 1660 |  | Y | 38 | 34 | [7 empty] | 김규완 | 2 |  |  |  |  | Y |  | 96.85 | 11-7 | 158.86 | 0 | A |  | 1651 | 1 | 0.43 | 1586 | 1.49 | 63 | 28 | 347 | 5:47 | 18 | 19 | 0 | 27 |  | 73.12 | 0 | 0 | AR | 2021-12-11 18:52 | 2021-12-11 19:19 | 27 | 2021-12-11 18:44 | 36 |  |  |  |  | Y | [7 empty] | 2 | 5 | 19.06 | 0 | [23 empty] | 0.07 | 0.07 | A | [9 empty] | 0 | 0 | 281 | 0 | 0 | 211 | 0 | 1159 | 0 | 0 | 0 | 0 | 50 | 16
2021-12-11 | A68563 | 1 | 고탄소 | AE1055LS |  | Al 탈산 | B | 33 | 16 | 54100 | 79.18 | D | D | D |  | 1 | 1 |  | 1520 | 1560 | 4700 |  |  | 4700 | 46.3 | 12 | 101520 | 1598 |  | Y | 40 | 23 | [7 empty] | 김덕진 | 2 |  |  | Y |  | N |  | 103.85 | 13-6 | 0.14 | 7.78 | A |  | 1593 | 3 | 0.14 | 1554 | 1 | 70 | 25 | 250 | 4:10 | 25 | 25 | 47 | 0 |  | 0 |  | 400 | N2 | 2021-12-11 19:30 | 2021-12-11 20:08 | 38 | 2021-12-11 19:30 | 38 |  |  |  |  | Y |  |  |  | Y | [5 empty] | 0 | 13.32 | [23 empty] | 1.06 | 1.95 | A | [9 empty] | 62 | 0 | 803 | 0 | 0 | 154 | 0 | 603 | 0 | 498 | 0 | 0 | 97 | 14
2021-12-11 | B67979 | 2 | 중탄소 | AE1030P | 잔강최소화 | Al 탈산 | B | 1 | 77 | 50750 | 83.5 | D | D |  | D | 1 |  | 1 | 1540 | 1535 | 6100 |  |  | 6100 | 67.89 | 16 | 89848 | 1625 |  | Y | 40 | 34 | [7 empty] | 김규완 | 2 | [6 empty] | 93.85 | 11-3 | 0.2 | 85.97 | A |  | 1625 | 1 | 0.58 | 1568 | 1.39 | 65 | 23 | 346 | 5:46 | 15 | 16 | 0 | 28 |  | 165.44 | 0 | 0 | N2 | 2021-12-11 20:02 | 2021-12-11 20:34 | 32 | 2021-12-11 19:54 | 40 |  |  |  |  | Y | [8 empty] | 4.5 | 0 | 32.86 | [23 empty] | 0.03 | 0.03 | B | [9 empty] | 0 | 0 | 295 | 26 | 0 | 41 | 0 | 203 | 0 | 204 | 0 | 0 | 0 | 47
2021-12-11 | A68564 | 1 | 고탄소 | AE1055LS |  | Al 탈산 | B | 6 | 23 | 53600 | 86.42 | D | D | D |  | 1 | 1 |  | 1520 | 1538 | 5300 |  |  | 5300 | 62.65 | 10 | 84600 | 1592 | 358 | Y | 48 | 28 | [7 empty] | 김덕진 | 2 |  |  | Y |  | N |  | 103.55 | 13-4 | 47.66 | 140.9 | A |  | 1592 | 3 | 0.14 | 1555 | 0.97 | 71 | 28 | 253 | 4:13 | 25 | 25 | 48 | 0 |  | 0 |  | 400 | N2 | 2021-12-11 20:36 | 2021-12-11 21:08 | 31 | 2021-12-11 20:36 | 31 |  |  |  |  | Y |  |  |  | Y | [5 empty] | 0 | 198.23 | [23 empty] | 2.68 | 1.95 | A | [9 empty] | 76 | 0 | 823 | 17 | 0 | 164 | 0 | 596 | 0 | 556 | 0 | 0 | 99 | 59
2021-12-11 | B67980 | 2 | 중탄소 | AE1030P | TUNDISH교체전 | Al 탈산 | B | 29 | 87 | 48900 | 80.75 | D | D |  | D | 1 |  | 1 | 1540 | 1543 | 5500 |  |  | 5500 | 67.14 | 14 | 81914 | 1623 |  | Y | 34 | 32 | [7 empty] | 김규완 | 2 | [6 empty] | 93.4 | 11-1 | 0 | 228.2 | A |  | 1624 | 1 | 0.6 | 1571 | 1.29 | 68 | 35 | 393 | 6:33 | 15 | 16 | 0 | 29 |  | 101.48 | 0 | 0 | N2 | 2021-12-11 21:01 | 2021-12-11 21:30 | 29 | 2021-12-11 20:49 | 41 |  |  |  |  | Y | [7 empty] | 3 | 5 | 0 | 21.8 | [23 empty] | 0.15 | 0.15 | A | [9 empty] | 0 | 0 | 164 | 10 | 0 | 294 | 0 | 1295 | 0 | 203 | 0 | 0 | 45 | 8
2021-12-11 | A68565 | 1 | 고탄소 | AE1055LS |  | Al 탈산 | B | 31 | 45 | 52800 | 84.57 | D | D | D |  | 1 | 1 |  | 1520 | 1567 | 4000 |  |  | 4000 | 39.4 | 12 | 101520 | 1599 |  | Y | 42 | 23 | [7 empty] | 김덕진 | 2 |  |  | Y |  | N |  | 105.65 | 13-1 | 0.03 | 195.31 | A |  | 1599 | 3 | 0.14 | 1599 | 0 | 115 | 32 | 266 | 4:26 | 25 | 25 | 49 | 0 |  | 0 |  | 400 | N2 | 2021-12-11 21:38 | 2021-12-11 22:06 | 28 | 2021-12-11 21:37 | 29 |  |  |  |  | Y |  |  |  | Y | [5 empty] | 0 | 222.44 | [23 empty] | 3.38 | 2.6 | A | [9 empty] | 75 | 0 | 849 | 27 | 0 | 155 | 0 | 592 | 0 | 497 | 0 | 0 | 97 | 29
2021-12-11 | B67981 | 2 | 중탄소 | SCM440HM2 | TUNDISH교체 | Al 탈산 | B | 30 | 11 | 53050 | 99.98 | D | D |  | A | 1 |  | 1 | 1540 | 1542 | 8800 |  |  | 8800 | 92.98 | 11 | 94644 | 1670 |  | Y | 47 | 45 | [7 empty] | 김규완 | 2 | [6 empty] | 104.35 | 13-8 | 203.99 | 0 | A |  | 1663 | 1 | 0.2 | 1585 | 1.5 | 92 | 50 | 744 | 12:24 | 18 | 21 | 0 | 30 |  | 36.38 | 0 | 0 | AR | 2021-12-11 22:22 | 2021-12-11 22:56 | 34 | 2021-12-11 22:13 | 43 |  |  |  |  | N | [7 empty] | 3 | 4.5 | 12.89 | 0 | [16 empty] | 0.6 |  |  | 2.55 | 1.79 |  |  | 0.07 | 0.07 | A | [9 empty] | 1513 | 0 | 109 | 22 | 0 | 129 | 0 | 795 | 0 | 206 | 0 | 0 | 53 | 47 |  |  | 9 |  | 1
2021-12-11 | A68566 | 1 | 고탄소 | AE1055LS | TUNDISH교체전 | Al 탈산 | B | 21 | 46 | 51700 | 79.32 | D | D | A |  | 1 | 1 |  | 1520 | 1563 | 4500 |  |  | 4500 | 43.88 | 13 | 102555 | 1601 |  | Y | 41 | 26 | [7 empty] | 김덕진 | 2 |  |  | Y |  |  |  | 106.5 | 13-2 | 0.46 | 91.8 | A |  | 1601 | 3 | 0.14 | 1552 | 0 | 68 | 30 | 240 | 4:00 | 25 | 26 | 50 | 0 |  | 0 |  | 300 | N2 | 2021-12-11 22:32 | 2021-12-11 23:07 | 35 | 2021-12-11 22:31 | 36 |  |  |  |  | Y |  |  |  | Y | [5 empty] | 0 | 1062.4 | [23 empty] | 3.44 | 4.33 | A | [9 empty] | 85 | 0 | 836 | 11 | 0 | 147 | 0 | 645 | 0 | 494 | 0 | 0 | 153 | 13
2021-12-11 | B67982 | 2 | 중탄소 | SCM440HM2 |  | Al 탈산 | B | 19 | 75 | 49400 | 90.68 | D | A |  | A | 1 |  | 1 | 1540 | 1580 | 5800 |  |  | 5800 | 61.69 | 11 | 94024 | 1631 |  | Y | 41 | 36 | [7 empty] | 이기호 | 2 |  |  |  |  | Y |  | 100 | 11-9 | 153.44 | 0 | A |  | 1623 | 1 | 0.2 | 1562 | 1.5 | 69 | 35 | 215 | 3:35 | 18 | 19 | 0 | 31 | 45 | 44.93 | 0 | 0 | AR | 2021-12-11 23:18 | 2021-12-12 00:02 | 44 | 2021-12-11 23:04 | 59 |  |  |  |  | N | [7 empty] | 2 | 5 | 14.87 | 0 | [20 empty] | 0.87 |  |  | 0.16 | 0.16 | A | [9 empty] | 1408 | 0 | 468 | 23 | 0 | 76 | 0 | 197 | 0 | 202 | 0 | 0 | 0 | 13 |  |  | 9
2021-12-11 | A68567 | 1 | 고탄소 | STB2 | TUNDISH교체 | Al 탈산 | B | 33 | 17 | 53500 | 85.85 | A | A | A |  | 1 | 1 |  | 1520 | 1555 | 7100 |  |  | 7100 | 69.93 | 12 | 101532 | 1589 |  | Y | 47 | 40 | [7 empty] | 김덕진 | 2 |  |  | Y |  |  |  | 107.15 | 13-9 | 294.63 | 0 | A |  | 1589 | 3 | 0.16 | 1553 | 0.95 | 97 | 37 | 253 | 4:13 | 25 | 26 | 51 | 0 |  | 0 |  | 400 | AR | 2021-12-11 23:45 | 2021-12-12 00:32 | 48 | 2021-12-11 23:43 | 49 |  |  |  |  | Y |  |  |  | Y | [5 empty] | 119.44 | 58.09 | [19 empty] | 1.69 |  |  |  | 3.44 | 5.94 | A | [9 empty] | 0 | 61 | 175 | 0 | 0 | 128 | 0 | 296 | 0 | 1198 | 0 | 0 | 196 | 30 |  |  |  |  | 1
2021-12-11 | B67983 | 2 | 중탄소 | SCM440HM2 |  | Al 탈산 | B | 1 | 78 | 50550 | 91.57 | A | A |  | A | 1 |  | 1 | 1540 | 1559 | 6800 |  |  | 6800 | 68.72 | 12 | 98948 | 1642 |  | Y | 43 | 38 | [7 empty] | 임현진 | 2 |  |  |  |  | Y |  | 99.65 | 11-9 | 199.82 | 0 | A |  | 1631 | 1 | 0.21 | 1564 | 1.4 | 71 | 33 | 332 | 5:32 | 18 | 19 | 0 | 32 |  | 67.05 | 0 | 0 | AR | 2021-12-12 00:17 | 2021-12-12 01:06 | 49 | 2021-12-12 00:09 | 58 | EAF | 중단(기계) | 산소홀더 파손 |  | N | [8 empty] | 5 | 26.91 | 0 | [20 empty] | 0.51 |  |  | 0.34 | 0.34 | A | [9 empty] | 1409 | 0 | 456 | 36 | 0 | 198 | 0 | 604 | 0 | 106 | 0 | 0 | 0 | 23 |  |  | 6
2021-12-11 | A68568 | 1 | 고탄소 | STB2 |  | Al 탈산 | B | 6 | 24 | 52900 | 73.23 | A | A | A |  | 1 | 1 |  | 1520 | 1567 | 4600 |  |  | 4600 | 54.37 | 10 | 84610 | 1567 |  | Y | 41 | 26 | [7 empty] | 조관훈 | 2 |  | Y | [6 empty] | 212.49 | 0 | A |  | 1567 | 3 | 0.15 | 1523 | 1.33 | 67 | 31 | 250 | 4:10 | 25 | 25 | 52 | 0 |  | 0 |  | 400 | AR | 2021-12-12 00:44 | 2021-12-12 01:38 | 54 | 2021-12-12 00:42 | 56 |  |  |  |  | Y |  |  |  | Y | [5 empty] | 119.72 | 18.31 | [20 empty] | 1.49 |  |  | 0 | 0.01 | A | [9 empty] | 0 | 26 | 219 | 0 | 0 | 129 | 0 | 201 | 0 | 1096 | 0 | 0 | 98 | 42
2021-12-11 | B67984 | 2 | 중탄소 | SCM440HM2 |  | Al 탈산 | B | 29 | 88 | 48850 | 99.27 | A | A |  | A | 1 |  | 1 | 1540 | 1546 | 7800 |  |  | 7800 | 83.59 | 12 | 93318 | 1640 |  | Y | 47 | 43 | [7 empty] | 임현진 | 2 |  |  |  |  | Y |  | 100.15 | 11-7 | 197.34 | 0 | A |  | 1626 | 1 | 0.2 | 1562 | 1.4 | 69 | 28 | 254 | 4:14 | 18 | 21 | 0 | 33 |  | 49.41 | 0 | 0 | AR | 2021-12-12 01:23 | 2021-12-12 02:14 | 51 | 2021-12-12 01:13 | 61 |  |  |  |  | N | [7 empty] | 2 | 5 | 23.59 | 0 | [20 empty] | 0.31 |  |  | 0.2 | 0.2 | A | [9 empty] | 1383 | 0 | 236 | 24 | 0 | 175 | 0 | 647 | 0 | 102 | 0 | 0 | 0 | 13 |  |  | 6
2021-12-11 | A68569 | 1 | 고탄소 | STB2 |  | Al 탈산 | B | 31 | 46 | 52800 | 92.33 | A | A | A |  | 1 | 1 |  | 1520 | 1555 | 4800 |  |  | 4800 | 35.46 | 16 | 135376 | 1567 |  | Y | 51 | 30 | [7 empty] | 조관훈 | 2 |  | Y |  |  | N |  | 107 | 13-2 | 207.77 | 0 | A |  | 1567 | 3 | 0.15 | 1530 | 0.93 | 74 | 30 | 263 | 4:23 | 25 | 25 | 53 | 0 |  | 0 |  | 400 | AR | 2021-12-12 02:01 | 2021-12-12 02:41 | 40 | 2021-12-12 01:59 | 42 |  |  |  |  | Y |  |  |  | Y | [5 empty] | 120.7 | 75.23 | [20 empty] | 1.13 |  |  | 0 | 0.02 | A | [9 empty] | 0 | 0 | 189 | 8 | 0 | 127 | 0 | 195 | 0 | 795 | 0 | 0 | 98 | 0
2021-12-11 | B67985 | 2 | 중탄소 | SCM440HM2 |  | Al 탈산 | B | 30 | 12 | 52650 | 94.8 | A | A |  | A | 1 |  | 1 | 1540 | 1529 | 7600 |  |  | 7600 | 76.31 | 12 | 99600 | 1632 |  | Y | 45 | 39 | [7 empty] | 임현진 | 2 | [6 empty] | 94.05 | 12-6 | 277.58 | 0 | A |  | 1620 | 1 | 0.16 | 1567 | 1.05 | 74 | 33 | 227 | 3:47 | 18 | 19 | 0 | 34 |  | 21.64 | 0 | 0 | AR | 2021-12-12 02:39 | 2021-12-12 03:31 | 52 | 2021-12-12 02:29 | 62 |  |  |  |  | N | [8 empty] | 5 | 8.01 | 0 | [20 empty] | 0.8 |  |  | 0.16 | 0.16 | A | [9 empty] | 1337 | 0 | 279 | 43 | 0 | 191 | 0 | 904 | 0 | 105 | 0 | 0 | 152 | 26 |  |  | 6
2021-12-11 | A68570 | 1 | 고탄소 | SEAH-BQ1 | 유사강종연연주 | Al 탈산 | B | 21 | 47 | 51300 | 81.8 | A | A | A |  | 1 | 1 |  | 1520 | 1536 | 5700 |  |  | 5700 | 112.28 | 6 | 50766 | 1575 |  | Y | 40 | 31 | [7 empty] | 조관훈 | 2 |  | Y |  |  |  |  | 102.45 | 12-7 | 262.72 | 0 | A |  | 1575 | 3 | 0.15 | 1515 | 1.46 | 60 | 22 | 253 | 4:13 | 30 | 31 | 54 | 0 |  | 0 |  | 400 | Ar | 2021-12-12 03:21 | 2021-12-12 03:47 | 26 | 2021-12-12 03:19 | 28 |  |  |  |  | Y |  |  |  | Y | [5 empty] | 140.49 | 46.99 | [20 empty] | 1.094 |  |  | 0 | 1.74 | A |  |  | 6.697 | 32.176 | 47.696 | 0.242 | 7.121 | 1.482 | 1438.09 | 0 | 0 | 317 | 17 | 0 | 125 | 0 | 199 | 0 | 948 | 0 | 0 | 95 | 36
2021-12-11 | B67986 | 2 | 중탄소 | SCM440 |  | Al 탈산 | B | 19 | 76 | 49650 | 77.5 | A | A |  | A | 1 |  | 1 | 1540 | 1540 | 6200 |  |  | 6200 | 60.7 | 12 | 102144 | 1599 |  | Y | 38 | 33 | [7 empty] | 임현진 | 2 | [6 empty] | 103.25 | 12-2 | 6.85 | 234.7 | A |  | 1598 | 1 | 0.22 | 1551 | 1.32 | 55 | 22 | 337 | 5:37 | 15 | 16 | 0 | 35 |  | 37.24 | 0 | 0 | N2 | 2021-12-12 04:10 | 2021-12-12 04:36 | 26 | 2021-12-12 04:01 | 35 |  |  |  |  | N | [8 empty] | 4.5 | 0.47 | 13.37 | [20 empty] | 0.75 |  |  | 0.3 | 0.3 | A | [9 empty] | 1195 | 0 | 419 | 42 | 0 | 217 | 0 | 803 | 0 | 206 | 0 | 0 | 94 | 16 |  |  | 6
2021-12-11 | A68571 | 1 | 고탄소 | SEAH-BQ1 |  | Al 탈산 | B | 33 | 18 | 54100 | 84.15 | A | A | A |  | 1 | 1 |  | 1520 | 1543 | 5700 |  |  | 5700 | 56.14 | 12 | 101532 | 1575 |  | Y | 40 | 33 | [7 empty] | 조관훈 | 2 |  | Y |  |  |  |  | 106.5 | 13-8 | 201.08 | 0 | A |  | 1575 | 3 | 0.15 | 1525 | 1.11 | 70 | 27 | 269 | 4:29 | 30 | 31 | 55 | 0 |  | 0 |  | 350 | Ar | 2021-12-12 04:22 | 2021-12-12 04:50 | 29 | 2021-12-12 04:21 | 29 |  |  |  |  | Y |  |  |  | Y | [5 empty] | 124.28 | 73.67 | [20 empty] | 1.125 |  |  | 0 | 3.07 | A |  |  | 6.02 | 32.001 | 49.619 | 0.228 | 8.242 | 1.55 | 1405.19 | 0 | 85 | 292 | 33 | 0 | 155 | 0 | 299 | 0 | 1445 | 0 | 0 | 98 | 31
2021-12-11 | B67987 | 2 | 중탄소 | SCM440 |  | Al 탈산 | B | 1 | 79 | 50450 | 76.13 | A | A |  | A | 1 |  | 1 | 1540 | 1545 | 6200 |  |  | 6200 | 74.47 | 10 | 83250 | 1609 |  | Y | 40 | 31 | [7 empty] | 임현진 | 2 |  |  |  |  | Y |  |  |  | 0 | 198.32 | A |  | 1611 | 1 | 0.2 | 1563 | 1.6 | 67 | 25 | 409 | 6:49 | 15 | 16 | 0 | 36 | 77 | 61.07 | 0 | 0 | N2 | 2021-12-12 05:12 | 2021-12-12 05:43 | 31 | 2021-12-12 05:05 | 37 |  |  |  |  | N | [8 empty] | 4.5 | 0 | 24.08 | [20 empty] | 0.71 |  |  | 0 | 0 | A | [9 empty] | 1276 | 0 | 440 | 11 | 0 | 217 | 0 | 607 | 0 | 206 | 0 | 0 | 0 | 22
2021-12-11 | A68572 | 1 | 고탄소 | SEAH-BQ1 |  | Al 탈산 | B | 6 | 25 | 52400 | 129.28 | A | A | C |  | 1 | 1 |  | 1520 | 1533 | 5700 |  |  | 5700 | 56.14 | 12 | 101532 | 1566 |  | Y | 40 | 33 | [7 empty] | 조관훈 | 2 |  | Y |  |  |  |  | 103.3 | 13-3 | 240.91 | 0 | A |  | 1566 | 3 | 0.19 | 1546 | 0.23 | 91 | 21 | 218 | 3:38 | 30 | 30 | 56 | 0 |  | 0 |  | 350 | Ar | 2021-12-12 06:12 | 2021-12-12 06:18 | 6 | 2021-12-12 06:10 | 8 |  |  |  |  | Y |  |  |  | Y | [5 empty] | 2.13 | 350 | [20 empty] | 0.792 |  |  | 5.77 | 0.76 | B |  |  | 6.219 | 32.261 | 49.369 | 0.231 | 7.938 | 1.53 | 1413.11 | 0 | 329 | 282 | 135 | 0 | 146 | 0 | 201 | 0 | 1350 | 0 | 0 | 145 | 86
2021-12-11 | B67988 | 2 | 중탄소 | SCM440 | TUNDISH교체전 | Al 탈산 | B | 29 | 89 | 48950 | 90.48 | A | A |  | C | 1 |  | 1 | 1540 | 1534 | 6800 |  |  | 6800 | 66.31 | 13 | 102554 | 1627 |  | Y | 40 | 37 | [7 empty] | 임현진 | 2 |  | N |  |  | Y |  | 98.95 | 11-6 | 0 | 239.05 | A |  | 1620 | 1 | 0.28 | 1569 | 1.31 | 73 | 35 | 396 | 6:36 | 15 | 16 | 0 | 37 |  | 48.13 | 0 | 0 | N2 | 2021-12-12 06:30 | 2021-12-12 06:49 | 18 | 2021-12-12 06:18 | 30 | [12 empty] | 5 |  | 14.36 | 5.21 | [20 empty] | 0.62 |  |  | 0.25 | 0.25 | A | [9 empty] | 986 | 0 | 376 | 41 | 0 | 213 | 0 | 854 | 0 | 201 | 0 | 0 | 90 | 32
2021-12-11 | A68573 | 1 | 고탄소 | SEAH-BQ1 |  | Al 탈산 | B | 31 | 47 | 52600 | 113.47 | A | C | C |  | 1 | 1 |  | 1520 | 1533 | 7600 |  |  | 7600 | 74.85 | 12 | 101532 | 1557 |  | Y | 40 | 47 | [10 empty] | Y |  |  |  |  | 95.3 | 11-10 | 307.28 | 0 | A |  | 1550 | 3 | 0.15 | 1514 | 0.82 | 59 | 21 | 252 | 4:12 | 30 | 30 | 57 | 0 |  | 0 |  | 350 | Ar | 2021-12-12 06:58 | 2021-12-12 07:27 | 29 | 2021-12-12 06:57 | 30 |  |  |  |  | Y |  |  |  | Y | [5 empty] | 116.79 | 59.24 | [20 empty] | 0.804 |  |  | 10.93 | 0.76 | A |  |  | 7.101 | 32.182 | 49.929 | 0.299 | 7.031 | 1.551 | 1432.06 | 0 | 51 | 294 | 16 | 0 | 130 | 0 | 394 | 0 | 2246 | 0 | 0 | 162 | 31
2021-12-12 | B67989 | 2 | 중탄소 | AE4330VM2 | TUNDISH교체 | Al 탈산 | B | 30 | 13 | 53050 | 104.58 | C | C |  | C | 1 |  | 1 | 1540 | 1525 | 10500 |  |  | 10500 | 105.52 | 14 | 99509 | 1650 |  | Y | 57 | 51 | [7 empty] | 추창도 | 2 |  |  |  |  | Y |  | 102.45 | 13-5 | 287.92 | 0 | A |  | 1646 | 1 | 0.25 | 1586 | 1.36 | 93 | 40 | 255 | 4:15 | 18 | 21 | 0 | 38 | 20 | 34.23 | 0 | 0 | AR | 2021-12-12 07:50 | 2021-12-12 08:14 | 25 | 2021-12-12 07:40 | 34 |  |  |  |  | Y | [9 empty] | 10.23 | 0 | [16 empty] | 1.1 |  |  | 2.15 | 1.7 |  |  | 0.2 | 0.2 | B | [9 empty] | 1350 | 0 | 762 | 22 | 0 | 293 | 0 | 1404 | 0 | 310 | 0 | 0 | 134 | 70 |  |  | 13 |  | 1
2021-12-12 | A68574 | 1 | 고탄소 | SEAH-BQ1 |  | Al 탈산 | B | 21 | 48 | 51800 | 89.92 | C | C | C |  | 1 | 1 |  | 1520 | 1538 | 5800 |  |  | 5800 | 68.55 | 10 | 84610 | 1552 |  | Y | 41 | 34 | [7 empty] | 양성호 | 2 |  | Y |  |  |  |  | 105.1 | 12-10 | 241.36 | 0 | A |  | 1558 | 3 | 0.15 | 1513 | 0.94 | 58 | 23 | 281 | 4:41 | 30 | 30 | 58 | 0 |  | 0 |  | 400 | Ar | 2021-12-12 08:03 | 2021-12-12 08:24 | 20 | 2021-12-12 08:02 | 21 |  |  |  |  | Y |  |  |  | Y | [5 empty] | 142.48 | 91.35 | [20 empty] | 0.906 |  |  | 21.98 | 0.76 | A |  |  | 5.732 | 34.246 | 47.875 | 0.176 | 8.352 | 1.397 | 1426.2 | 0 | 52 | 313 | 34 | 0 | 129 | 0 | 197 | 0 | 1443 | 0 | 0 | 153 | 36
2021-12-12 | B67990 | 2 | 중탄소 | AE4330VM2 |  | Al 탈산 | B | 19 | 77 | 49950 | 103.43 | C | C |  | C | 1 |  | 1 | 1540 | 1535 | 8100 |  |  | 8100 | 82.47 | 12 | 98220 | 1622 | 726 | Y | 50 | 39 | [7 empty] | 추창도 | 2 |  |  |  |  | Y |  | 103.25 | 12-2 | 251.7 | 0 | A |  | 1612 | 1 | 0.25 | 1547 | 0 | 54 | 24 | 542 | 9:02 | 18 | 19 | 0 | 39 |  | 32.87 | 0 | 0 | AR | 2021-12-12 09:07 | 2021-12-12 09:22 | 14 | 2021-12-12 08:56 | 26 | [12 empty] | 2 |  | 10.24 | 0 | [20 empty] | 1.48 |  |  | 0.1 | 0.1 | B | [9 empty] | 1406 | 0 | 1109 | 0 | 0 | 336 | 0 | 1356 | 0 | 414 | 0 | 0 | 105 | 45 |  |  | 6
2021-12-12 | A68575 | 1 | 고탄소 | STB2 | 유사강종연연주 | Al 탈산 | B | 33 | 19 | 54100 | 81.97 | C | C | C |  | 1 | 1 |  | 1520 | 1540 | 5700 |  |  | 5700 | 56.81 | 12 | 100334 | 1550 |  | Y | 45 | 35 | [7 empty] | 양성호 | 2 | [6 empty] | 108.3 | 13-10 | 54.89 | 0 | A |  | 1557 | 3 | 0.16 | 1521 | 1 | 65 | 24 | 274 | 4:34 | 25 | 25 | 59 | 0 |  | 0 |  | 500 | AR | 2021-12-12 09:00 | 2021-12-12 09:29 | 29 | 2021-12-12 08:59 | 29 |  |  |  |  | Y |  |  |  | Y | [5 empty] | 141.3 | 41.65 | [20 empty] | 0.927 |  |  | 26.34 | 0.76 | A | [9 empty] | 0 | 48 | 361 | 30 | 0 | 127 | 0 | 996 | 0 | 499 | 0 | 0 | 148 | 31
2021-12-12 | A68576 | 1 | 고탄소 | STB2 |  | Al 탈산 | B | 6 | 26 | 54100 | 76.98 | C | C | C |  | 1 | 1 |  | 1520 | 1552 | 4700 |  |  | 4700 | 46.29 | 12 | 101532 | 1556 | 732 | Y | 44 | 30 | [7 empty] | 양성호 | 2 |  | Y | [6 empty] | 196.55 | 0 | A |  | 1549 | 3 | 0.15 | 1514 | 1.09 | 58 | 33 | 260 | 4:20 | 25 | 25 | 60 | 0 |  | 0 |  | 350 | AR | 2021-12-12 10:00 | 2021-12-12 10:36 | 36 | 2021-12-12 09:59 | 38 |  |  |  |  | Y |  |  |  | Y | [5 empty] | 109.89 | 15.1 | [20 empty] | 1.166 |  |  | 47.21 | 0.76 | A | [9 empty] | 0 | 19 | 234 | 17 | 0 | 130 | 0 | 854 | 0 | 449 | 0 | 0 | 0 | 40
2021-12-12 | B67991 | 2 | 중탄소 | AE4330VM2 |  | Al 탈산 | B | 1 | 80 | 51300 | 97.87 | C | C |  | C | 1 |  | 1 | 1540 | 1540 | 8400 |  |  | 8400 | 78.8 | 14 | 106596 | 1622 |  | Y | 47 | 43 | [7 empty] | 추창도 | 2 |  |  |  |  | Y |  | 106.8 | 12-5 | 345.57 | 0 | A |  | 1615 | 1 | 0.28 | 1563 | 1.3 | 70 | 28 | 288 | 4:48 | 18 | 18 | 0 | 40 |  | 34.02 | 0 | 0 | AR | 2021-12-12 10:21 | 2021-12-12 10:31 | 10 | 2021-12-12 10:10 | 21 | [12 empty] | 4 |  | 10.84 | 0 | [20 empty] | 1.41 |  |  | 0.34 | 0.34 | A | [9 empty] | 1498 | 0 | 1151 | 21 | 0 | 391 | 0 | 1206 | 0 | 415 | 0 | 0 | 109 | 55 |  |  | 9
2021-12-12 | A68577 | 1 | 고탄소 | STB2 |  | Al 탈산 | B | 18 | 1 | 53700 | 78.02 | C | C | C |  | 1 | 1 |  | 1520 | 1573 | 5100 |  |  | 5100 | 50.23 | 12 | 101532 | 1562 |  | Y | 41 | 30 | [7 empty] | 양성호 | 2 | [6 empty] | 103.8 | 13-10 | 206.24 | 0 | A |  | 1564 | 3 | 0.16 | 1521 | 1.16 | 65 | 37 | 262 | 4:22 | 25 | 25 | 61 | 0 |  | 0 |  | 400 | AR | 2021-12-12 11:02 | 2021-12-12 11:43 | 41 | 2021-12-12 11:02 | 42 |  |  |  |  | Y |  |  |  | Y | [5 empty] | 130.16 | 52.72 | [20 empty] | 1.05 |  |  | 54.73 | 0.76 | A | [9 empty] | 0 | 25 | 267 | 12 | 0 | 127 | 0 | 858 | 0 | 450 | 0 | 0 | 98 | 40
2021-12-12 | B67992 | 2 | 중탄소 | AE4330VM2 |  | Al 탈산 | B | 31 | 48 | 52600 | 102.93 | C | C |  | C | 1 |  | 1 | 1540 | 1544 | 8500 |  |  | 8500 | 90.78 | 11 | 93631 | 1627 |  | Y | 51 | 42 |  |  | B67989 | 04 |  |  |  | 추창도 | 2 |  |  |  |  | Y |  | 109.2 | 13-4 | 257.03 | 0 | A |  | 1614 | 1 | 0.26 | 1553 | 1.35 | 60 | 23 | 310 | 5:10 | 18 | 19 | 0 | 41 | 30 | 30.84 | 0 | 0 | AR | 2021-12-12 11:28 | 2021-12-12 11:42 | 14 | 2021-12-12 11:15 | 26 | [12 empty] | 6 |  | 9.84 | 0 | [23 empty] | 0.43 | 0.43 | A | [9 empty] | 1455 | 0 | 1185 | 21 | 0 | 361 | 0 | 1064 | 0 | 404 | 0 | 0 | 101 | 40
2021-12-12 | A68578 | 1 | 고탄소 | STB2 |  | Al 탈산 | B | 21 | 49 | 51600 | 76.93 | C | C | C |  | 1 | 1 |  | 1520 | 1539 | 5600 |  |  | 5600 | 55.16 | 12 | 101532 | 1552 |  | Y | 41 | 32 | [7 empty] | 양성호 | 2 |  | Y |  |  |  |  | 100.4 | 12-5 | 248.86 | 0 | A |  | 1557 | 3 | 0.15 | 1518 | 1.11 | 62 | 34 | 268 | 4:28 | 25 | 25 | 62 | 0 |  | 0 |  | 350 | AR | 2021-12-12 12:07 | 2021-12-12 12:46 | 39 | 2021-12-12 12:06 | 40 |  |  |  |  | Y |  |  |  | Y | [5 empty] | 112.9 | 35.05 | [23 empty] | 58.39 | 0.76 | A | [9 empty] | 0 | 31 | 300 | 13 | 0 | 126 | 0 | 853 | 0 | 449 | 0 | 0 | 98 | 30
2021-12-12 | B67993 | 2 | 중탄소 | AE4330VM2 |  | Al 탈산 | B | 30 | 14 | 53000 | 99.27 | C | C |  | C | 1 |  | 1 | 1540 | 1568 | 7700 |  |  | 7700 | 89.19 | 11 | 86335 | 1630 |  | Y | 44 | 40 |  |  | B67990 | 04 |  |  |  | 추창도 | 2 |  | Y |  |  | Y |  | 108.5 | 14-1 | 251.43 | 0 | A |  | 1619 | 1 | 0.21 | 1552 | 1.38 | 59 | 22 | 390 | 6:30 | 18 | 20 | 0 | 42 | 30 | 30.01 | 0 | 0 | AR | 2021-12-12 12:36 | 2021-12-12 12:52 | 16 | 2021-12-12 12:20 | 32 |  |  |  |  | Y | [8 empty] | 3.5 | 10.33 | 0 | [20 empty] | 0.98 |  |  | 0.47 | 0.47 | A | [9 empty] | 1439 | 0 | 1114 | 21 | 0 | 352 | 0 | 1001 | 0 | 421 | 0 | 0 | 101 | 53
2021-12-12 | A68579 | 1 | 고탄소 | STB2 |  | Al 탈산 | B | 33 | 20 | 53600 | 79.97 | C | C | C |  | 1 | 1 |  | 1520 | 1553 | 5200 |  |  | 5200 | 51.22 | 12 | 101532 | 1558 |  | Y | 41 | 31 | [7 empty] | 양성호 | 2 | [6 empty] | 107.6 | 13-9 | 236.14 | 0 | A |  | 1562 | 3 | 0.15 | 1521 | 1.08 | 65 | 29 | 280 | 4:40 | 25 | 25 | 63 | 0 |  | 0 |  | 300 | AR | 2021-12-12 13:17 | 2021-12-12 14:02 | 45 | 2021-12-12 13:15 | 47 |  |  |  |  | Y |  |  |  | Y | [5 empty] | 96.13 | 54.56 | [20 empty] | 1.104 |  |  | 0.07 | 0 | A | [9 empty] | 0 | 51 | 313 | 32 | 0 | 128 | 0 | 857 | 0 | 452 | 0 | 0 | 98 | 10
2021-12-12 | B67994 | 2 | 중탄소 | AE4330VM2 |  | Al 탈산 | B | 19 | 78 | 49400 | 102.3 | C | C |  | C | 1 |  | 1 | 1540 | 1537 | 8700 |  |  | 8700 | 91.51 | 11 | 95073 | 1613 |  | Y | 48 | 43 |  |  | B67991 | 04 |  |  |  | 추창도 | 2 |  | Y |  |  | Y |  | 107.3 | 12-6 | 277.33 | 0 | A |  | 1611 | 1 | 0.2 | 1550 | 1.38 | 57 | 22 | 352 | 5:52 | 18 | 19 | 0 | 43 |  | 27.29 | 0 | 0 | AR | 2021-12-12 13:52 | 2021-12-12 14:07 | 15 | 2021-12-12 13:37 | 30 | [12 empty] | 3 |  | 8.9 | 0 | [20 empty] | 0.88 |  |  | 0.17 | 0.17 | A | [9 empty] | 1481 | 0 | 1139 | 25 | 0 | 355 | 0 | 1200 | 0 | 417 | 0 | 0 | 141 | 23 |  |  | 4
2021-12-12 | B67995 | 2 | 중탄소 | AE4330VM2 | TUNDISH교체전 | Al 탈산 | B | 1 | 81 | 49950 | 101.48 | C | D |  | D | 1 |  | 1 | 1540 | 1522 | 9100 |  |  | 9100 | 87 | 13 | 104600 | 1633 |  | Y | 50 | 43 |  |  | B67992 | 04 |  |  |  | 추창도 | 2 |  |  | Y |  | Y |  | 97.65 | 11-6 | 302.01 | 0 | A |  | 1625 | 1 | 0.27 | 1558 | 1.54 | 65 | 27 | 369 | 6:09 | 18 | 19 | 0 | 44 |  | 80.12 | 0 | 0 | AR | 2021-12-12 14:54 | 2021-12-12 15:19 | 25 | 2021-12-12 14:41 | 38 |  |  |  |  | Y | [7 empty] | 3 | 5 | 19.16 | 0 | [20 empty] | 0.61 |  |  | 0.25 | 0.25 | A | [9 empty] | 1431 | 0 | 1096 | 33 | 0 | 304 | 0 | 1098 | 0 | 417 | 0 | 0 | 136 | 60 |  |  | 4
2021-12-12 | A68580 | 1 | 고탄소 | STB2 |  | Al 탈산 | B | 6 | 27 | 53200 | 73.82 | C | D | D |  | 1 | 1 |  | 1520 | 1570 | 4800 |  |  | 4800 | 47.28 | 12 | 101532 | 1557 |  | Y | 40 | 32 | [7 empty] | 양성호 | 2 | [6 empty] | 104.45 | 13-4 | 175.3 | 0 | A |  | 1557 | 3 | 0.16 | 1518 | 1.22 | 62 | 26 | 128 | 2:08 | 25 | 26 | 64 | 0 |  | 0 |  | 500 | AR | 2021-12-12 15:11 | 2021-12-12 15:23 | 12 | 2021-12-12 15:08 | 14 |  |  |  |  | Y |  |  |  | Y | [5 empty] | 133.3 | 29.47 | [20 empty] | 1.236 |  |  | 0.05 | 0 | A | [9 empty] | 0 | 53 | 385 | 13 | 0 | 150 | 0 | 749 | 0 | 389 | 0 | 0 | 98 | 48
2021-12-12 | A68581 | 1 | 고탄소 | STB2 |  | Al 탈산 | B | 30 | 15 | 52000 | 71.67 | D | D | D |  | 1 | 1 |  | 1520 | 1545 | 5500 |  |  | 5500 | 54.17 | 12 | 101532 | 1570 |  | Y | 40 | 32 | [7 empty] | 김덕진 | 2 |  | Y | [6 empty] | 191.06 | 0 | A |  | 1570 | 3 | 0.16 | 1532 | 1.19 | 76 | 31 | 266 | 4:26 | 25 | 25 | 65 | 0 |  | 0 |  | 500 | AR | 2021-12-12 16:10 | 2021-12-12 16:42 | 32 | 2021-12-12 16:10 | 32 |  |  |  |  | Y |  |  |  | Y | [5 empty] | 150.44 | 11.1 | [20 empty] | 1.117 |  |  | 1.28 | 0 | A | [9 empty] | 0 | 63 | 248 | 21 | 0 | 129 | 0 | 797 | 0 | 604 | 0 | 0 | 171 | 92
2021-12-12 | B67996 | 2 | 중탄소 | AE1548 | TUNDISH교체 | Al 탈산 | B | 21 | 50 | 52300 | 75.07 | D | D |  | D | 1 |  | 1 | 1540 | 1557 | 6500 |  |  | 6500 | 68.94 | 14 | 94284 | 1624 | 360 | Y | 34 | 33 | [7 empty] | 김규완 | 2 |  |  |  |  | Y |  | 89.2 | 11-3 | 178.53 | 0 | A |  | 1638 | 1 | 0.35 | 1570 | 1.82 | 82 | 27 | 341 | 5:41 | 15 | 16 | 0 | 45 |  | 219.37 | 0 | 0 | N2 | 2021-12-12 16:26 | 2021-12-12 16:52 | 26 | 2021-12-12 16:18 | 34 |  |  |  |  | Y | [8 empty] | 5 | 0 | 41.04 | [19 empty] | 2 |  |  |  | 0.24 | 0.24 | A | [9 empty] | 0 | 0 | 220 | 41 | 0 | 119 | 0 | 998 | 0 | 209 | 0 | 0 | 160 | 0 |  |  |  |  | 1
2021-12-12 | A68582 | 1 | 고탄소 | STB2 |  | Al 탈산 | B | 18 | 2 | 56300 | 78.75 | D | D | D |  | 1 | 1 |  | 1520 | 1535 | 5200 |  |  | 5200 | 61.46 | 10 | 84610 | 1565 |  | Y | 42 | 30 | [7 empty] | 김덕진 | 2 |  |  | Y |  | N |  | 100.1 | 13-5 | 262.28 | 0 | A |  | 1565 | 3 | 0.16 | 1515 | 1.28 | 59 | 27 | 258 | 4:18 | 25 | 25 | 66 | 0 |  | 0 |  | 400 | AR | 2021-12-12 17:15 | 2021-12-12 17:51 | 36 | 2021-12-12 17:14 | 37 |  |  |  |  | Y |  |  |  | Y | [5 empty] | 119.37 | 69.31 | [20 empty] | 1.113 |  |  | 2.71 | 0 | A | [9 empty] | 0 | 13 | 208 | 16 | 0 | 126 | 0 | 697 | 0 | 548 | 0 | 0 | 217 | 68
2021-12-12 | B67997 | 2 | 중탄소 | AE1548 |  | Al 탈산 | B | 31 | 49 | 53600 | 97.55 | D | D |  | D | 1 |  | 1 | 1540 | 1537 | 6000 |  |  | 6000 | 63.23 | 14 | 94892 | 1594 |  | Y | 36 | 33 | [7 empty] | 김규완 | 2 |  |  |  |  | Y |  | 99.6 | 12-4 | 0.12 | 7.04 | A |  | 1609 | 1 | 0.42 | 1544 | 1.71 | 56 | 15 | 654 | 10:54 | 15 | 16 | 0 | 46 |  | 73.04 | 0 | 0 | N2 | 2021-12-12 17:53 | 2021-12-12 17:58 | 5 | 2021-12-12 17:29 | 29 |  |  |  |  | Y | [7 empty] | 7 | 4.5 | 0 | 19.23 | [20 empty] | 2.39 |  |  | 0.36 | 0.36 | B | [9 empty] | 0 | 0 | 978 | 25 | 0 | 127 | 0 | 905 | 0 | 210 | 0 | 0 | 204 | 113
2021-12-12 | A68583 | 1 | 고탄소 | STB2 |  | Al 탈산 | B | 33 | 21 | 54000 | 92.43 | D | D | D |  | 1 | 1 |  | 1520 | 1533 | 7300 |  |  | 7300 | 71.9 | 12 | 101532 | 1551 |  | Y | 55 | 44 | [7 empty] | 차승주 | 2 |  |  | Y |  | N |  | 104.05 | 13-5 | 260.94 | 0 | A |  | 1551 | 3 | 0.15 | 1522 | 0.76 | 66 | 37 | 257 | 4:17 | 25 | 26 | 67 | 0 |  | 0 |  | 400 | AR | 2021-12-12 18:31 | 2021-12-12 18:53 | 23 | 2021-12-12 18:31 | 23 |  |  |  |  | Y |  |  |  | Y | [5 empty] | 123.61 | 53.55 | [20 empty] | 0.995 |  |  | 4.37 | 0 | A | [9 empty] | 0 | 23 | 280 | 19 | 0 | 133 | 0 | 822 | 0 | 596 | 0 | 0 | 178 | 52
2021-12-12 | B67998 | 2 | 중탄소 | AE1548 |  | Al 탈산 | B | 19 | 79 | 49350 | 97.87 | D | D |  | D | 1 |  | 1 | 1540 | 1578 | 6000 |  |  | 6000 | 61.58 | 14 | 97436 | 1602 |  | Y | 54 | 27 | [7 empty] | 김규완 | 2 |  |  |  |  | Y |  | 94.95 | 11-4 | 0 | 71.39 | A |  | 1606 | 1 | 0.32 | 1547 | 1.47 | 59 | 27 | 366 | 6:06 | 15 | 16 | 0 | 47 |  | 143.14 | 0 | 0 | N2 | 2021-12-12 18:54 | 2021-12-12 19:09 | 14 | 2021-12-12 18:46 | 22 |  |  |  |  | Y | [7 empty] | 3 | 4.5 | 0 | 29.14 | [20 empty] | 1.244 |  |  | 0.3 | 0.3 | B | [9 empty] | 0 | 0 | 1458 | 35 | 0 | 132 | 0 | 697 | 0 | 209 | 0 | 0 | 119 | 27
2021-12-12 | A68584 | 1 | 고탄소 | STB2 |  | Al 탈산 | B | 6 | 28 | 53000 | 75.45 | D | D | D |  | 1 | 1 |  | 1520 | 1531 | 5600 |  |  | 5600 | 55.16 | 12 | 101532 | 1565 |  | Y | 42 | 34 | [7 empty] | 김덕진 | 2 |  | Y |  |  |  |  | 100.2 | 12-9 | 234.4 | 0 | A |  | 1565 | 3 | 0.17 | 1524 | 1.11 | 68 | 39 | 217 | 3:37 | 25 | 26 | 68 | 0 |  | 0 |  | 550 | AR | 2021-12-12 19:29 | 2021-12-12 19:57 | 28 | 2021-12-12 19:29 | 28 |  |  |  |  | Y |  |  |  | Y | [5 empty] | 144.85 | 56.59 | [20 empty] | 1.115 |  |  | 5.65 | 0 | A | [9 empty] | 0 | 0 | 173 | 0 | 0 | 133 | 0 | 496 | 0 | 399 | 0 | 0 | 0 | 0
2021-12-12 | B67999 | 2 | 중탄소 | AE1548 |  | Al 탈산 | B | 1 | 82 | 50250 | 92.87 | D | D |  | D | 1 |  | 1 | 1540 | 1563 | 6800 |  |  | 6800 | 69.84 | 14 | 97372 | 1596 |  | Y | 42 | 39 | [7 empty] | 김규완 | 2 |  |  |  |  | Y |  | 105.45 | 12-3 | 0.06 | 110.21 | A |  | 1610 | 1 | 0.31 | 1549 | 1.38 | 61 | 29 | 339 | 5:39 | 15 | 16 | 0 | 48 |  | 184.59 | 0 | 0 | N2 | 2021-12-12 19:54 | 2021-12-12 20:10 | 16 | 2021-12-12 19:44 | 26 |  |  |  |  | Y | [8 empty] | 4 | 0 | 39.61 | [20 empty] | 1.374 |  |  | 0.35 | 0.35 | A | [9 empty] | 45 | 0 | 1476 | 67 | 0 | 129 | 0 | 705 | 0 | 210 | 0 | 0 | 93 | 27
2021-12-12 | A68585 | 1 | 고탄소 | STB2 |  | Al 탈산 | B | 30 | 16 | 52200 | 79.45 | D | D | D |  | 1 | 1 |  | 1520 | 1533 | 5300 |  |  | 5300 | 52.2 | 12 | 101532 | 1563 |  | Y | 41 | 32 | [7 empty] | 김덕진 | 2 |  | Y |  |  |  |  | 105.45 | 13-8 | 215.04 | 0 | A |  | 1563 | 3 | 0.2 | 1519 | 1.07 | 63 | 39 | 261 | 4:21 | 25 | 25 | 69 | 0 |  | 0 |  | 500 | AR | 2021-12-12 20:43 | 2021-12-12 21:00 | 18 | 2021-12-12 20:43 | 18 |  |  |  |  | Y |  |  |  | Y | [5 empty] | 150.28 | 87.32 | [20 empty] | 1.278 |  |  | 7.35 | 0 | A | [9 empty] | 0 | 16 | 214 | 21 | 0 | 131 | 0 | 495 | 0 | 398 | 0 | 0 | 0 | 45
2021-12-12 | B68000 | 2 | 중탄소 | AE1548 |  | Al 탈산 | B | 21 | 51 | 51800 | 86.18 | D | D |  | D | 1 |  | 1 | 1540 | 1525 | 6800 |  |  | 6800 | 73.8 | 13 | 92144 | 1607 |  | Y | 38 | 35 |  |  | B67996 | 03 |  |  |  | 김규완 | 2 |  | Y |  |  | Y |  | 110.3 | 13-4 | 0 | 55.89 | A |  | 1600 | 1 | 0.31 | 1540 | 1.34 | 52 | 24 | 336 | 5:36 | 15 | 16 | 0 | 49 | 130 | 128.72 | 0 | 0 | N2 | 2021-12-12 20:55 | 2021-12-12 21:14 | 19 | 2021-12-12 20:44 | 29 |  |  |  |  | Y | [7 empty] | 3 | 3.5 | 0 | 25.91 | [20 empty] | 0.935 |  |  | 0.3 | 0.3 | A | [9 empty] | 62 | 0 | 1415 | 41 | 0 | 227 | 0 | 1200 | 0 | 210 | 0 | 0 | 60 | 25
2021-12-12 | A68586 | 1 | 고탄소 | STB2 | TUNDISH교체전 | Al 탈산 | B | 18 | 3 | 54700 | 80.83 | D | D | D |  | 1 | 1 |  | 1520 | 1535 | 6000 |  |  | 6000 | 71.66 | 10 | 83732 | 1560 |  | Y | 40 | 35 | [7 empty] | 김덕진 | 2 |  | Y |  |  |  |  | 105.7 | 14-1 | 265.86 | 0 | A |  | 1560 | 3 | 0.32 | 1515 | 1.13 | 59 | 32 | 323 | 5:23 | 25 | 25 | 70 | 0 |  | 0 |  | 500 | AR | 2021-12-12 21:51 | 2021-12-12 22:19 | 28 | 2021-12-12 21:50 | 29 |  |  |  |  | Y |  |  |  | Y | [5 empty] | 180.97 | 26.23 | [20 empty] | 1.013 |  |  | 8.82 | 0 | A | [9 empty] | 0 | 0 | 273 | 0 | 0 | 133 | 0 | 499 | 0 | 454 | 0 | 0 | 52 | 84
2021-12-12 | B68021 | 2 | 중탄소 | AE1548 |  | Al 탈산 | B | 31 | 50 | 52050 | 84.3 | D | D |  | D | 1 |  | 1 | 1540 | 1567 | 5300 |  |  | 5300 | 57.52 | 13 | 92144 | 1606 |  | Y | 34 | 32 |  |  | B67997 | 03 |  |  |  | 김규완 | 2 |  | Y |  |  | Y |  | 104.05 | 12-8 | 0 | 256.41 | A |  | 1597 | 1 | 0.22 | 1547 | 0 | 59 | 25 | 431 | 7:11 | 15 | 16 | 0 | 50 |  | 63.05 | 0 | 0 | N2 | 2021-12-12 21:56 | 2021-12-12 22:21 | 25 | 2021-12-12 21:46 | 35 |  |  |  |  | Y | [7 empty] | 3 | 3.5 | 0 | 15.82 | [20 empty] | 1.334 |  |  | 0.26 | 0.26 | A | [9 empty] | 58 | 0 | 1510 | 35 | 0 | 136 | 0 | 804 | 0 | 211 | 0 | 0 | 139 | 0
2021-12-12 | B68022 | 2 | 중탄소 | AE1548 |  | Al 탈산 | B | 19 | 80 | 48700 | 114.45 | D | B | B |  | 1 | 1 |  | 1540 | 1537 | 6500 |  |  | 6500 | 70.54 | 13 | 92144 | 1620 |  | Y | 40 | 34 |  |  | B67998 | 03 |  |  |  | 김규완 | 2 | [6 empty] | 105.5 | 12-4 | 14.07 | 65.53 | A |  | 1588 | 3 | 0.18 | 1536 | 2.08 | 48 | 21 | 263 | 4:23 | 15 | 15 | 72 | 0 |  | 0 | 0 | 500 | N2 | 2021-12-12 23:27 | 2021-12-12 23:37 | 9 | 2021-12-12 23:26 | 11 |  |  |  |  | Y | [8 empty] | 4.7 | 0 | 152.5 | [20 empty] | 0.895 |  |  | 0 | 0.55 | A | [9 empty] | 0 | 0 | 1448 | 23 | 0 | 53 | 0 | 199 | 0 | 208 | 0 | 0 | 67 | 0
2021-12-12 | A68587 | 1 | 저탄소 | BP-SCR420HC | TUNDISH교체 | Al 탈산 | B | 33 | 22 | 53200 | 70.2 | D | B | B |  | 1 | 1 |  | 1540 | 1580 | 5800 |  |  | 5800 | 68.55 | 10 | 84610 | 1653 |  | Y | 37 | 30 | [7 empty] | 차승주 | 2 |  | Y |  |  |  |  | 96.1 | 12-6 | 0 | 138.62 | A |  | 1649 | 3 | 0.18 | 1605 | 1.38 | 94 | 43 | 324 | 5:24 | 16 | 19 | 71 | 0 |  | 0 |  | 700 | N2 | 2021-12-12 22:58 | 2021-12-12 23:49 | 51 | 2021-12-12 22:56 | 53 |  |  |  |  | Y |  |  |  | Y | [5 empty] | 0 | 200.27 | [19 empty] | 2.31 |  |  |  | 0 | 0.01 | A | [9 empty] | 427 | 898 | 0 | 33 | 0 | 189 | 0 | 595 | 0 | 396 | 0 | 0 | 0 | 18 |  |  | 9 |  | 1
2021-12-12 | B68023 | 2 | 중탄소 | AE1548 |  | Al 탈산 | B | 1 | 83 | 49600 | 98.23 | B | B |  | B | 1 |  | 1 | 1540 | 1544 | 7000 |  |  | 7000 | 75.97 | 13 | 92144 | 1630 |  | Y | 52 | 38 |  |  | B68020 | 03 |  |  |  | 임승우 | 2 |  |  | Y | [5 empty] | 0.01 | 201.12 | A |  | 1618 | 1 | 0.24 | 1561 | 0 | 73 | 32 | 388 | 6:28 | 15 | 16 | 0 | 52 |  | 102.93 | 0 | 0 | N2 | 2021-12-13 00:09 | 2021-12-13 00:42 | 32 | 2021-12-12 23:58 | 44 |  |  |  |  | Y | [7 empty] | 4 | 4 | 0 | 25.77 | [20 empty] | 0.861 |  |  | 0.36 | 0.36 | A | [9 empty] | 0 | 0 | 1346 | 24 | 0 | 162 | 0 | 806 | 0 | 211 | 0 | 0 | 79 | 29
2021-12-12 | A68588 | 1 | 저탄소 | BP-SCR420HC |  | Al 탈산 | B | 6 | 29 | 53200 | 79.73 | B | B | B |  | 1 | 1 |  | 1540 | 1580 | 5300 |  |  | 5300 | 52.2 | 12 | 101532 | 1614 |  | Y | 37 | 34 | [7 empty] | 김형철 | 2 |  | Y |  |  |  |  | 100.5 | 12-9 | 0 | 196.85 | A |  | 1618 | 3 | 0.18 | 1580 | 0.93 | 69 | 35 | 287 | 4:47 | 16 | 17 | 73 | 0 |  | 0 |  | 500 | N2 | 2021-12-13 00:16 | 2021-12-13 00:43 | 27 | 2021-12-13 00:14 | 29 |  |  |  |  | Y |  |  |  | Y | [5 empty] | 0 | 249.1 | [23 empty] | 0.01 | 0 | A | [9 empty] | 983 | 558 | 0 | 6 | 0 | 244 | 0 | 500 | 0 | 395 | 0 | 0 | 0 | 15 |  |  | 4
2021-12-12 | B68024 | 2 | 중탄소 | AE1548 |  | Al 탈산 | B | 21 | 52 | 51100 | 86.82 | B | B |  | B | 1 |  | 1 | 1540 | 1551 | 5800 |  |  | 5800 | 62.94 | 13 | 92144 | 1573 |  | Y | 40 | 31 |  |  | B68021 | 03 |  |  |  | 임승우 | 2 |  |  | Y |  | Y |  | 105.3 | 12-9 | 0.01 | 147.19 | A |  | 1601 | 1 | 0.25 | 1547 | 0 | 59 | 23 | 336 | 5:36 | 15 | 16 | 0 | 53 |  | 41.54 | 0 | 0 | N2 | 2021-12-13 01:02 | 2021-12-13 01:46 | 44 | 2021-12-13 00:52 | 54 |  |  |  |  | Y | [7 empty] | 2 | 4 | 0 | 13.59 | [20 empty] | 1.187 |  |  | 0.2 | 0.2 | A | [9 empty] | 38 | 0 | 1407 | 8 | 0 | 191 | 0 | 607 | 0 | 209 | 0 | 0 | 0 | 6
2021-12-12 | A68589 | 1 | 저탄소 | BP-SCR420HC |  | Al 탈산 | B | 30 | 17 | 52600 | 74.37 | B | B | B |  | 1 | 1 |  | 1540 | 1575 | 5800 |  |  | 5800 | 57.12 | 12 | 101532 | 1602 |  | Y | 41 | 35 | [7 empty] | 김형철 | 2 |  | Y |  |  |  |  | 111.5 | 14-4 | 0 | 164.99 | A |  | 1602 | 3 | 0.18 | 1578 | 0.77 | 67 | 29 | 268 | 4:28 | 16 | 17 | 74 | 0 |  | 0 |  | 500 | N2 | 2021-12-13 01:08 | 2021-12-13 01:36 | 27 | 2021-12-13 01:06 | 29 |  |  |  |  | Y |  |  |  | Y | [5 empty] | 0 | 200.46 | [23 empty] | 0.01 | 0 | A | [9 empty] | 943 | 780 | 0 | 40 | 0 | 260 | 0 | 642 | 0 | 399 | 0 | 0 | 18 | 26 |  |  | 4
2021-12-12 | B68025 | 2 | 중탄소 | AE1548 |  | Al 탈산 | B | 31 | 51 | 51900 | 89.72 | B | B |  | B | 1 |  | 1 | 1540 | 1552 | 6000 |  |  | 6000 | 65.12 | 13 | 92144 | 1624 |  | Y | 39 | 35 |  |  | B68022 | 03 |  |  |  | 임승우 | 2 |  |  | Y |  |  |  | 106.4 | 12-10 | 0.01 | 139.8 | A |  | 1612 | 1 | 0.29 | 1558 | 0 | 70 | 26 | 374 | 6:14 | 15 | 16 | 0 | 54 |  | 68.6 | 0 | 0 | N2 | 2021-12-13 02:03 | 2021-12-13 02:52 | 49 | 2021-12-13 01:51 | 60 |  |  |  |  | Y | [7 empty] | 5 | 3.8 | 0 | 20.02 | [20 empty] | 1.387 |  |  | 0.35 | 0.35 | A | [9 empty] | 0 | 13 | 1418 | 11 | 0 | 185 | 0 | 605 | 0 | 208 | 0 | 0 | 69 | 32
2021-12-12 | A68590 | 1 | 저탄소 | BP-SCR420HC |  | Al 탈산 | B | 18 | 4 | 54300 | 65.53 | B | B | B |  | 1 | 1 |  | 1540 | 1535 | 5700 |  |  | 5700 | 67.37 | 10 | 84610 | 1611 |  | Y | 34 | 28 | [7 empty] | 김형철 | 2 |  | Y |  |  |  |  | 97.45 | 13-1 | 0.01 | 79.26 | A |  | 1611 | 3 | 0.19 | 1576 | 1.17 | 65 | 21 | 277 | 4:37 | 16 | 16 | 75 | 0 |  | 0 |  | 700 | N2 | 2021-12-13 02:04 | 2021-12-13 02:39 | 35 | 2021-12-13 02:02 | 37 |  |  |  |  | Y |  |  |  | Y | [5 empty] | 0 | 198.16 | [23 empty] | 0 | 0 | A | [9 empty] | 696 | 725 | 0 | 0 | 0 | 178 | 0 | 499 | 0 | 399 | 0 | 0 | 0 | 26
2021-12-12 | B68026 | 2 | 중탄소 | AE1548 |  | Al 탈산 | B | 19 | 81 | 49250 | 91.77 | B | B |  | B | 1 |  | 1 | 1540 | 1540 | 6800 |  |  | 6800 | 68.53 | 14 | 99232 | 1623 |  | Y | 44 | 42 |  |  | B68023 | 03 |  |  |  | 임승우 | 2 |  |  | Y |  |  |  | 105.55 | 12-3 | 0.01 | 131.99 | A |  | 1614 | 1 | 0.31 | 1556 | 0 | 68 | 31 | 402 | 6:42 | 15 | 16 | 0 | 55 |  | 79.99 | 0 | 0 | N2 | 2021-12-13 03:09 | 2021-12-13 03:57 | 47 | 2021-12-13 02:59 | 57 |  |  |  |  | Y | [7 empty] | 4 | 4.6 | 0 | 19.1 | [20 empty] | 1.296 |  |  | 0.23 | 0.23 | A | [9 empty] | 0 | 0 | 1409 | 6 | 0 | 161 | 0 | 851 | 0 | 207 | 0 | 0 | 74 | 5
2021-12-12 | A68591 | 1 | 저탄소 | BP-SCR420HC |  | Al 탈산 | B | 33 | 23 | 53200 | 68.98 | B | B | B |  | 1 | 1 |  | 1540 | 1536 | 6000 |  |  | 6000 | 59.09 | 12 | 101532 | 1612 |  | Y | 38 | 32 | [7 empty] | 김형철 | 2 |  | Y |  |  |  |  | 104.8 | 13-5 | 0 | 221.81 | A |  | 1612 | 3 | 0.19 | 1579 | 1.1 | 68 | 33 | 298 | 4:58 | 16 | 17 | 76 | 0 |  | 0 |  | 700 | N2 | 2021-12-13 03:04 | 2021-12-13 03:36 | 31 | 2021-12-13 03:02 | 34 |  |  |  |  | Y |  |  |  | Y | [5 empty] | 0 | 193.87 | [23 empty] | 0 | 0 | A | [9 empty] | 662 | 800 | 0 | 26 | 0 | 181 | 0 | 495 | 0 | 399 | 0 | 0 | 0 | 25
2021-12-12 | B68027 | 2 | 중탄소 | AE1548 |  | Al 탈산 | B | 36 | 68 | 50000 | 100.77 | B | B |  | B | 1 |  | 1 | 1540 | 1536 | 8000 |  |  | 8000 | 80.62 | 14 | 99232 | 1654 |  | Y | 50 | 45 |  |  | B68024 | 04 |  |  |  | 임승우 | 2 |  |  | Y |  |  |  | 101 | 12-2 | 0 | 249.59 | A |  | 1634 | 1 | 0.38 | 1558 | 0 | 70 | 32 | 397 | 6:37 | 15 | 16 | 0 | 56 |  | 118.01 | 0 | 0 | N2 | 2021-12-13 04:26 | 2021-12-13 05:01 | 35 | 2021-12-13 04:16 | 45 |  |  |  |  | Y | [7 empty] | 5 | 4.2 | 0 | 28.53 | [20 empty] | 1.024 |  |  | 0.53 | 0.53 | A | [9 empty] | 0 | 13 | 1444 | 13 | 0 | 172 | 0 | 843 | 0 | 209 | 0 | 0 | 79 | 21
2021-12-12 | A68592 | 1 | 저탄소 | BP-SCR420HC |  | Al 탈산 | B | 6 | 30 | 53000 | 65.93 | B | B | B |  | 1 | 1 |  | 1540 | 1553 | 5900 |  |  | 5900 | 58.11 | 12 | 101532 | 1615 |  | Y | 35 | 30 | [7 empty] | 김형철 | 2 |  | Y |  |  |  |  | 106.5 | 13-5 | 0 | 145.17 | A |  | 1615 | 3 | 0.18 | 1575 | 1.38 | 64 | 32 | 296 | 4:56 | 16 | 16 | 77 | 0 |  | 0 |  | 700 | N2 | 2021-12-13 04:18 | 2021-12-13 04:40 | 22 | 2021-12-13 04:16 | 24 |  |  |  |  | Y |  |  |  | Y | [5 empty] | 0 | 193.77 | [23 empty] | 1.58 | 0 | A | [9 empty] | 1052 | 600 | 0 | 60 | 0 | 182 | 0 | 499 | 0 | 395 | 0 | 0 | 0 | 19
2021-12-12 | B68028 | 2 | 중탄소 | AE1548 |  | Al 탈산 | B | 21 | 53 | 51350 | 90.72 | B | B |  | B | 1 |  | 1 | 1540 | 1536 | 6900 |  |  | 6900 | 69.53 | 14 | 99232 | 1621 |  | Y | 43 | 34 |  |  | B68025 | 03 |  |  |  | 임승우 | 2 | [6 empty] | 101.55 | 12-5 | 0.01 | 107.12 | A |  | 1617 | 1 | 0.3 | 1554 | 0 | 66 | 32 | 394 | 6:34 | 15 | 16 | 0 | 57 |  | 64.9 | 0 | 0 | N2 | 2021-12-13 05:20 | 2021-12-13 06:05 | 45 | 2021-12-13 05:10 | 55 |  |  |  |  | Y | [7 empty] | 4 | 4.2 | 0 | 19.11 | [20 empty] | 1.301 |  |  | 0.46 | 0.46 | A | [9 empty] | 0 | 0 | 1328 | 19 | 0 | 177 | 0 | 759 | 0 | 208 | 0 | 0 | 66 | 5
2021-12-12 | A68593 | 1 | 저탄소 | BP-SCR420HC | 연주종료 | Al 탈산 | B | 30 | 18 | 52100 | 68.63 | B | B | B |  | 1 | 1 |  | 1540 | 1533 | 6200 |  |  | 6200 | 65.74 | 12 | 94312 | 1612 |  | Y | 36 | 32 | [7 empty] | 김형철 | 2 |  | Y |  |  |  |  | 105.1 | 13-7 | 0 | 145.28 | A |  | 1612 | 3 | 0.19 | 1575 | 0 | 64 | 0 | 283 | 4:43 | 16 | 16 | 78 | 0 |  | 0 |  | 700 | N2 | 2021-12-13 05:21 | 2021-12-13 06:44 | 22 | 2021-12-13 05:20 | 23 |  |  |  |  | Y |  |  |  | Y | [5 empty] | 0 | 199.56 | [23 empty] | 2.91 | 0 | A | [9 empty] | 844 | 764 | 0 | 55 | 0 | 176 | 0 | 499 | 0 | 397 | 0 | 0 | 0 | 33
2021-12-12 | B68029 | 2 | 저탄소 | 18CRNIMO7HI |  | Al 탈산 | I | 31 | 52 | 52150 | 136.98 | B | B |  | C | 1 |  | 1 | 1560 | 1565 | 9200 |  |  | 9200 | 115 | 4 | 80000 | 1702 |  | INGOT | 61 | 47 |  |  | B68026 | 03 |  |  |  | 임승우 |  |  |  | Y |  |  |  | 89.75 | 11-3 | 0 | 312.71 | A |  | 1691 | 1 | 0.65 | 1588 | 1.84 | 82 |  | 488 | 8:08 | 25 | 27 | 0 | 58 |  | 273.32 | 0 | 0 | N2 | 2021-12-13 07:06 |  | 23 | 2021-12-13 06:39 | [13 empty] | 15 |  | 0 | 79.66 | [18 empty] | 0.9 |  |  |  |  | 1.31 | 1.31 | A | [9 empty] | 650 | 1483 | 0 | 0 | 0 | 325 | 0 | 1044 | 0 | 210 | 0 | 0 | 86 | 11
2021-12-12 | A68594 | 1 | 중탄소 | AE1548 |  | Al 탈산 | B | 18 | 5 | 54600 | 83.42 | B | B | C |  | 1 | 1 |  | 1530 | 1550 | 5300 |  |  | 5300 | 48.68 | 16 | 108880 | 1613 |  | Y | 42 | 31 | [7 empty] | 김형철 | 2 | [6 empty] | 99.1 | 13-3 | 0 | 239.56 | A |  | 1602 | 3 | 0.17 | 1558 | 1.07 | 70 | 31 | 309 | 5:09 | 15 | 17 | 79 | 0 |  | 0 |  | 650 | N2 | 2021-12-13 06:36 | 2021-12-13 07:09 | 32 | 2021-12-13 06:35 | 33 |  |  |  |  | Y |  |  |  | Y | [5 empty] | 0 | 295.21 | [20 empty] | 1.318 |  |  | 4.49 | 0 | A | [9 empty] | 52 | 0 | 1415 | 22 | 0 | 167 | 0 | 498 | 0 | 400 | 0 | 0 | 0 | 76
2021-12-13 | B68030 | 2 | 중탄소 | SA649 |  | Al 탈산 | I | 19 | 82 | 49250 | 123.12 | C | C |  | C | 1 |  | 1 | 1560 | 1572 | 8100 |  |  | 8100 | 94.3 | 15 | 85900 | 1667 |  | INGOT | 58 | 44 | [7 empty] | 최남길 | [5 empty] | Y |  | 94.55 | 11-3 | 263.2 | 0 | A |  | 1663 | 1 | 0.38 | 1571 | 1.56 | 80 |  | 300 | 5:00 | 25 | 27 | 0 | 59 |  | 93.76 | 0 | 0 | AR | 2021-12-13 08:11 |  | 20 | 2021-12-13 07:59 | [13 empty] | 4 |  | 29.6 | 0 | [18 empty] | 1 |  |  |  |  | 0.22 | 0.22 | A | [9 empty] | 1049 | 0 | 0 | 10 | 0 | 87 | 0 | 600 | 0 | 209 | 0 | 0 | 0 | 30
2021-12-13 | A68595 | 1 | 중탄소 | AE1548 |  | Al 탈산 | B | 33 | 24 | 53800 | 77.45 | C | C | C |  | 1 | 1 |  | 1530 | 1592 | 4400 |  |  | 4400 | 45.5 | 12 | 96708 | 1596 |  | Y | 41 | 26 | [7 empty] | 양성호 | 2 | [6 empty] | 111.25 | 14-2 | 0 | 180.12 | A |  | 1593 | 3 | 0.16 | 1557 | 1 | 69 | 33 | 302 | 5:02 | 15 | 18 | 80 | 0 |  | 0 |  | 500 | N2 | 2021-12-13 07:35 | 2021-12-13 08:09 | 34 | 2021-12-13 07:35 | 35 |  |  |  |  | Y |  |  |  | Y | [5 empty] | 0 | 231.24 | [20 empty] | 1.095 |  |  | 5.78 | 0 | A | [9 empty] | 103 | 0 | 1558 | 62 | 0 | 167 | 0 | 497 | 0 | 400 | 0 | 0 | 0 | 11
2021-12-13 | A68596 | 1 | 중탄소 | AE1548 |  | Al 탈산 | B | 6 | 31 | 53800 | 79.62 | C | C | C |  | 1 | 1 |  | 1530 | 1564 | 5900 |  |  | 5900 | 62.07 | 12 | 95052 | 1588 |  | Y | 48 | 38 | [7 empty] | 양성호 | 2 | [6 empty] | 110.25 | 13-9 | 0 | 226.92 | A |  | 1588 | 3 | 0.15 | 1553 | 1.09 | 65 | 24 | 273 | 4:33 | 15 | 18 | 81 | 0 |  | 0 |  | 500 | N2 | 2021-12-13 08:41 | 2021-12-13 09:19 | 38 | 2021-12-13 08:40 | 39 |  |  |  |  | Y |  |  |  | Y | [5 empty] | 0 | 196.18 | [20 empty] | 1.195 |  |  | 7.15 | 0 | A | [9 empty] | 104 | 0 | 1539 | 68 | 0 | 169 | 0 | 499 | 0 | 400 | 0 | 0 | 0 | 20
2021-12-13 | B68031 | 2 | 고탄소 | STB2I |  | Al 탈산 | I | 36 | 69 | 50300 | 126.38 | C | C |  | C | 1 |  | 1 | 1560 | 1574 | 8300 |  |  | 8300 | 83.84 | 18 | 99000 | 1625 |  | INGOT | 58 | 46 | 잔강2톤 A68599 줌 |  | B68029 | 05 |  |  |  | 문성민 | 3 |  |  | Y |  | Y |  | 112.1 | 13-2 | 132.17 | 0 | A |  | 1621 | 1 | 0.3 | 1539 | 1.36 | 84 |  | 339 | 5:39 | 25 | 29 | 0 | 60 | 70 | 70.82 | 0 | 0 | AR | 2021-12-13 09:33 |  | 21 | 2021-12-13 09:21 | [13 empty] | 3 |  | 25.33 | 0 | [18 empty] | 0.9 |  |  |  |  | 0.19 | 0.19 | A | [9 empty] | 29 | 1780 | 259 | 41 | 0 | 97 | 0 | 507 | 0 | 0 | 0 | 0 | 159 | 90
2021-12-13 | A68597 | 1 | 중탄소 | AE1548 |  | Al 탈산 | B | 30 | 19 | 52400 | 62.82 | C | C | C |  | 1 | 1 |  | 1530 | 1580 | 4300 |  |  | 4300 | 43.9 | 13 | 97945 | 1598 |  | Y | 38 | 29 | [7 empty] | 양성호 | 2 |  | Y |  |  |  |  | 107.45 | 13-9 | 0 | 159.04 | A |  | 1598 | 3 | 0.16 | 1558 | 1.6 | 70 | 21 | 278 | 4:38 | 15 | 16 | 82 | 0 |  | 0 |  | 500 | N2 | 2021-12-13 09:32 | 2021-12-13 10:28 | 55 | 2021-12-13 09:32 | 56 | [14 empty] | 0 | 147.25 | [20 empty] | 0.932 |  |  | 8.22 | 0 | A | [9 empty] | 64 | 0 | 1436 | 90 | 0 | 157 | 0 | 495 | 0 | 396 | 0 | 0 | 0 | 28
2021-12-13 | B68032 | 2 | 중탄소 | SCM440I |  | Al 탈산 | I | 21 | 54 | 51200 | 95.33 | C | C | C |  | 1 | 1 |  | 1560 | 1548 | 7100 |  |  | 7100 | 79.87 | 7 | 88900 | 1618 |  | INGOT | 47 | 40 | 잔강 12톤 A68600 줌 |  | B68030 | 03 |  |  |  | 문성민 | 3 |  |  | Y |  | N |  | 105.1 | 12-8 | 212.69 | 0 | A |  | 1618 | 3 | 0.17 | 1575 | 0.91 | 80 |  | 255 | 4:15 | 20 | 20 | 83 | 0 |  | 0 |  | 400 | AR | 2021-12-13 10:21 |  | 47 | 2021-12-13 10:19 | [5 empty] | Y |  |  |  | Y | [5 empty] | 105.75 | 165.16 | [18 empty] | 1 |  |  |  |  | 9.23 | 0 | A | [9 empty] | 1210 | 34 | 187 | 0 | 0 | 83 | 0 | 499 | 0 | 158 | 0 | 0 | 50 | 15
2021-12-13 | A68598 | 1 | 중탄소 | AE1548 | TUNDISH교체전 | Al 탈산 | B | 18 | 6 | 54000 | 73.82 | C | C | C |  | 1 | 1 |  | 1530 | 1525 | 5500 |  |  | 5500 | 58.65 | 13 | 93780 | 1599 |  | Y | 41 | 28 | [7 empty] | 양성호 | 2 |  | Y |  |  |  |  | 99.45 | 13-3 | 0 | 142.51 | A |  | 1591 | 3 | 0.16 | 1560 | 0.97 | 72 | 27 | 258 | 4:18 | 15 | 16 | 84 | 0 |  | 0 |  | 500 | N2 | 2021-12-13 10:59 | 2021-12-13 11:36 | 37 | 2021-12-13 10:58 | 38 | [14 empty] | 0 | 177.74 | [20 empty] | 0.968 |  |  | 10.02 | 0 | A | [9 empty] | 125 | 0 | 1342 | 48 | 0 | 171 | 0 | 498 | 0 | 300 | 0 | 0 | 0 | 49
2021-12-13 | B68033 | 2 | 중탄소 | SFMN438VM2 | TUNDISH교체 | Si 탈산 | B | 31 | 53 | 52000 | 116.07 | C | C |  | C | 1 |  | 1 | 1540 | 1528 | 9000 |  |  | 9000 | 91.57 | 12 | 98281 | 1640 |  | Y | 56 | 47 | [7 empty] | 최남길 | 2 |  |  |  |  | N |  | 101.7 | 12-5 | 0 | 249.46 | A |  | 1650 | 1 | 0.3 | 1585 | 1.18 | 94 | 47 | 300 | 5:00 | 18 | 23 | 85 | 313 |  | 0 | 0 | 800 | N2 | 2021-12-13 12:10 | 2021-12-13 12:57 | 47 | 2021-12-13 11:46 | 71 |  |  |  |  | N |  |  |  | Y |  |  |  | 14 |  | 0.25 | 0 | [19 empty] | 2.33 |  |  |  | 1.51 | 1.51 | A | [9 empty] | 0 | 0 | 1714 | 66 | 0 | 22 | 0 | 797 | 0 | 158 | 0 | 0 | 152 | 43 |  |  |  |  | 1
2021-12-13 | A68599 | 1 | 저탄소 | SCR423PRH | 연주시작 | Al 탈산 | B | 33 | 25 | 53700 | 112.83 | C | C | C |  | 1 | 1 |  | 1530 | 1559 | 7100 |  |  | 7100 | 86.1 | 10 | 82458 | 1629 |  | Y | 51 | 39 | [7 empty] | 양성호 | 2 |  | N | Y |  |  |  | 111.9 | 14-2 | 0 | 245.81 | A |  | 0 | 3 | 0.15 | 1588 | -29.41 | 85 | 40 | 328 | 5:28 | 16 | 21 | 86 | 0 |  | 0 |  | 600 | N2 | 2021-12-13 12:41 | 2021-12-13 13:02 | 22 | 2021-12-13 12:40 | 23 |  |  |  |  | Y |  |  |  | Y | [5 empty] | 0 | 345.97 | [19 empty] | 2.24 |  |  |  | 19.25 | 0 | A | [9 empty] | 1054 | 612 | 0 | 29 | 0 | 0 | 0 | 496 | 0 | 299 | 0 | 0 | 0 | 0 |  |  |  |  | 1
2021-12-13 | B68034 | 2 | 중탄소 | SFMN438VM2 |  | Si 탈산 | B | 19 | 83 | 48600 | 114.15 | C | C |  | C | 1 |  | 1 | 1540 | 1557 | 8000 |  |  | 8000 | 89.02 | 13 | 89867 | 1658 |  | Y | 52 | 44 | [7 empty] | 최남길 | 2 |  |  |  |  | Y |  |  |  | 0 | 200.51 | A |  | 1650 | 1 | 0.32 | 1564 | 1.7 | 73 | 39 | 302 | 5:02 | 18 | 19 | 0 | 62 |  | 99.02 | 0 | 0 | N2 | 2021-12-13 13:45 | 2021-12-13 14:00 | 16 | 2021-12-13 13:21 | 39 | [12 empty] | 16 |  | 0 | 24.01 | [20 empty] | 0.63 |  |  | 1.82 | 1.82 | A | [9 empty] | 34 | 0 | 1696 | 52 | 0 | 0 | 0 | 797 | 0 | 0 | 0 | 0 | 196 | 31 |  |  | 4
2021-12-13 | A68600 | 1 | 저탄소 | SCR423PRH |  | Al 탈산 | B | 6 | 32 | 53600 | 75.83 | C | C | C |  | 1 | 1 |  | 1530 | 1543 | 6400 |  |  | 6400 | 63.03 | 12 | 101532 | 1615 |  | Y | 41 | 34 | [7 empty] | 양성호 | 2 | [6 empty] | 101.2 | 12-9 | 0 | 260.85 | A |  | 1617 | 3 | 0.18 | 1581 | 1.09 | 78 | 34 | 314 | 5:14 | 16 | 18 | 87 | 0 |  | 0 |  | 850 | N2 | 2021-12-13 13:18 | 2021-12-13 14:02 | 44 | 2021-12-13 13:16 | 46 |  |  |  |  | Y |  |  |  | Y | [5 empty] | 0 | 227.5 | [23 empty] | 1.67 | 0 | A | [9 empty] | 404 | 785 | 0 | 24 | 0 | 0 | 0 | 499 | 0 | 324 | 0 | 0 | 0 | 0
2021-12-13 | B68035 | 2 | 중탄소 | SFMN438VM2 | 잔강최소화전 | Si 탈산 | B | 36 | 70 | 50200 | 111.35 | C | C |  | D | 1 |  | 1 | 1540 | 1539 | 8400 |  |  | 8400 | 82.9 | 13 | 101325 | 1646 | 362 | Y | 51 | 46 | [7 empty] | 문성민 | 2 | [6 empty] | 102.1 | 12-2 | 0 | 123.59 | A |  | 1634 | 1 | 0.26 | 1560 | 1.42 | 69 | 39 | 246 | 4:06 | 18 | 19 | 0 | 63 |  | 95.21 | 0 | 0 | N2 | 2021-12-13 14:55 | 2021-12-13 15:02 | 7 | 2021-12-13 14:38 | 24 |  |  |  |  | N | [7 empty] | 5 | 4 | 0 | 24.26 | [20 empty] | 1.186 |  |  | 0.62 | 0.62 | B | [9 empty] | 0 | 0 | 1790 | 74 | 0 | 0 | 0 | 646 | 0 | 0 | 0 | 0 | 118 | 45
2021-12-13 | A68601 | 1 | 저탄소 | SCR423PRH |  | Al 탈산 | B | 30 | 20 | 52450 | 79.72 | C | C | D |  | 1 | 1 |  | 1530 | 1537 | 6900 |  |  | 6900 | 67.96 | 12 | 101532 | 1626 |  | Y | 44 | 34 | [7 empty] | 양성호 | 2 | [6 empty] | 107.45 | 13-9 | 0.13 | 191.44 | A |  | 1626 | 3 | 0.18 | 1585 | 1.14 | 82 | 40 | 323 | 5:23 | 16 | 18 | 88 | 0 |  | 0 |  | 999 | N2 | 2021-12-13 14:24 | 2021-12-13 14:57 | 32 | 2021-12-13 14:24 | 32 |  |  |  |  | Y |  |  |  | Y | [5 empty] | 0 | 245.47 | [23 empty] | 3.08 | 8.74 | A | [9 empty] | 1405 | 218 | 0 | 29 | 0 | 0 | 0 | 699 | 0 | 320 | 0 | 0 | 0 | 24
2021-12-13 | A68602 | 1 | 저탄소 | SCR423PRH |  | Al 탈산 | B | 18 | 7 | 51500 | 79.35 | D | D | D |  | 1 | 1 |  | 1530 | 1569 | 6000 |  |  | 6000 | 59.09 | 12 | 101532 | 1620 |  | Y | 43 | 53 | [7 empty] | 김덕진 | 2 |  |  | Y |  | N |  | 111.95 | 14-7 | 0.01 | 161.95 | A |  | 1620 | 3 | 0.18 | 1578 | 1.17 | 75 | 35 | 326 | 5:26 | 16 | 16 | 89 | 0 |  | 0 |  | 999 | N2 | 2021-12-13 15:28 | 2021-12-13 15:56 | 28 | 2021-12-13 15:28 | 28 |  |  |  |  | Y |  |  |  | Y | [5 empty] | 0 | 260.43 | [23 empty] | 4.36 | 8.74 | A | [9 empty] | 1518 | 48 | 0 | 28 | 0 | 0 | 0 | 701 | 0 | 322 | 0 | 0 | 87 | 18
2021-12-13 | B68036 | 2 | 중탄소 | AE1548M | 잔강최소화 | Al 탈산 | B | 21 | 55 | 51000 | 100.62 | D | D |  | D | 1 |  | 1 | 1540 | 1551 | 7200 |  |  | 7200 | 75.64 | 11 | 95183 | 1647 |  | Y | 40 | 37 | [7 empty] | 김규완 | 2 |  |  |  |  | Y |  |  |  | 12.36 | 172.05 | A |  | 1633 | 1 | 0.31 | 1567 | 1.17 | 80 | 31 | 275 | 4:35 | 15 | 16 | 0 | 64 |  | 127.6 | 0 | 0 | N2 | 2021-12-13 15:51 | 2021-12-13 16:20 | 29 | 2021-12-13 15:37 | 42 |  |  |  |  | Y | [7 empty] | 4 | 4 | 0.03 | 31.64 | [20 empty] | 0.53 |  |  | 0.46 | 0.46 | A | [9 empty] | 74 | 0 | 1615 | 10 | 0 | 153 | 0 | 802 | 0 | 207 | 0 | 0 | 100 | 22
2021-12-13 | A68603 | 1 | 저탄소 | SCR423PRH |  | Al 탈산 | B | 33 | 26 | 50000 | 75.53 | D | D | D |  | 1 | 1 |  | 1530 | 1565 | 6100 |  |  | 6100 | 51.5 | 14 | 118454 | 1623 |  | Y | 45 | 30 | [7 empty] | 차승주 | 2 |  |  | Y |  | N |  | 0 | 10-1 | 0.01 | 213.58 | A |  | 1623 | 3 | 0.18 | 1586 | 1.19 | 83 | 45 | 299 | 4:59 | 16 | 16 | 90 | 0 |  | 0 |  | 999 | N2 | 2021-12-13 16:25 | 2021-12-13 16:55 | 30 | 2021-12-13 16:25 | 30 |  |  |  |  | Y |  |  |  | Y | [5 empty] | 0 | 226.3 | [23 empty] | 5.07 | 9.16 | A | [9 empty] | 1570 | 24 | 0 | 0 | 0 | 52 | 0 | 599 | 0 | 417 | 0 | 0 | 0 | 32
2021-12-13 | B68037 | 2 | 중탄소 | AE1548M |  | Al 탈산 | B | 31 | 54 | 52000 | 101.53 | D | D |  | D | 1 |  | 1 | 1540 | 1534 | 7000 |  |  | 7000 | 73.54 | 11 | 95183 | 1613 |  | Y | 41 | 38 | [7 empty] | 김규완 | 2 |  |  |  |  | Y |  | 100.3 | 12-4 | 0 | 121 | A |  | 1615 | 1 | 0.45 | 1557 | 1.14 | 70 | 36 | 353 | 5:53 | 15 | 16 | 0 | 65 |  | 83.01 | 0 | 0 | N2 | 2021-12-13 16:58 | 2021-12-13 17:19 | 21 | 2021-12-13 16:42 | 37 |  |  |  |  | Y | [7 empty] | 3 | 4 | 0 | 22.63 | [20 empty] | 0.22 |  |  | 0.36 | 0.36 | A | [9 empty] | 106 | 0 | 1680 | 71 | 0 | 226 | 0 | 1192 | 0 | 414 | 0 | 0 | 56 | 22
2021-12-13 | A68604 | 1 | 저탄소 | SCR423PRH |  | Al 탈산 | B | 6 | 33 | 51100 | 71.58 | D | D | D |  | 1 | 1 |  | 1530 | 1541 | 7200 |  |  | 7200 | 70.91 | 12 | 101532 | 1613 |  | Y | 40 | 33 | [7 empty] | 김덕진 | 2 |  | Y |  |  |  |  | 102.15 | 12-10 | 0 | 207.96 | A |  | 1613 | 3 | 0.18 | 1583 | 1.03 | 80 | 43 | 325 | 5:25 | 16 | 16 | 91 | 0 |  | 0 |  | 999 | N2 | 2021-12-13 17:28 | 2021-12-13 17:57 | 29 | 2021-12-13 17:26 | 31 |  |  |  |  | Y |  |  |  | Y | [5 empty] | 0 | 209.2 | [23 empty] | 0 | 0.01 | A | [9 empty] | 1334 | 40 | 0 | 25 | 0 | 53 | 0 | 707 | 0 | 551 | 0 | 0 | 173 | 9
2021-12-13 | B68038 | 2 | 중탄소 | AE1548M |  | Al 탈산 | B | 19 | 84 | 48550 | 98.8 | D | D |  | D | 1 |  | 1 | 1540 | 1564 | 6300 |  |  | 6300 | 66.19 | 11 | 95183 | 1603 | 714 | Y | 40 | 36 |  |  | B68035 | 05 |  |  |  | 김규완 | 2 |  |  | Y |  | Y |  |  |  | 0 | 59.81 | A |  | 1609 | 1 | 0.23 | 1551 | 1.22 | 64 | 31 | 243 | 4:03 | 15 | 16 | 0 | 66 |  | 83.68 | 0 | 0 | N2 | 2021-12-13 18:00 | 2021-12-13 18:23 | 24 | 2021-12-13 17:47 | 37 |  |  |  |  | Y | [7 empty] | 3 | 5 | 0 | 21.38 | [20 empty] | 1.005 |  |  | 0.45 | 0.45 | A | [9 empty] | 71 | 0 | 1657 | 36 | 0 | 95 | 0 | 705 | 0 | 0 | 0 | 0 | 58 | 15
2021-12-13 | A68605 | 1 | 저탄소 | SCR423PRH |  | Al 탈산 | B | 30 | 21 | 51800 | 68.05 | D | D | D |  | 1 | 1 |  | 1530 | 1559 | 5800 |  |  | 5800 | 57.12 | 12 | 101532 | 1616 |  | Y | 39 | 27 | [7 empty] | 김덕진 | 2 |  | Y |  |  |  |  | 105.2 | 13-6 | 0 | 158.97 | A |  | 1616 | 3 | 0.18 | 1580 | 1.33 | 77 | 39 | 183 | 3:03 | 16 | 16 | 92 | 0 |  | 0 |  | 999 | N2 | 2021-12-13 18:23 | 2021-12-13 18:54 | 31 | 2021-12-13 18:21 | 33 |  |  |  |  | Y |  |  |  | Y | [5 empty] | 0 | 201.81 | [23 empty] | 0 | 0.01 | A | [9 empty] | 1441 | 28 | 0 | 13 | 0 | 54 | 0 | 695 | 0 | 545 | 0 | 0 | 97 | 18
2021-12-13 | B68039 | 2 | 중탄소 | AE1548M |  | Al 탈산 | B | 36 | 71 | 50000 | 83.77 | D | D |  | D | 1 |  | 1 | 1540 | 1562 | 5300 |  |  | 5300 | 55.68 | 11 | 95183 | 1602 |  | Y | 36 | 30 |  |  | B68036 | 05 |  |  |  | 김규완 | 2 |  | Y |  |  | Y |  | 99.7 | 11-10 | 0.01 | 47.18 | A |  | 1601 | 1 | 0.25 | 1542 | 1.51 | 55 | 21 | 205 | 3:25 | 15 | 16 | 0 | 67 |  | 114.23 | 0 | 0 | N2 | 2021-12-13 18:57 | 2021-12-13 19:27 | 30 | 2021-12-13 18:44 | 43 |  |  |  |  | Y | [7 empty] | 4 | 4.5 | 0 | 23.28 | [20 empty] | 1.334 |  |  | 0.47 | 0.47 | A | [9 empty] | 74 | 0 | 1660 | 13 | 0 | 100 | 0 | 696 | 0 | 208 | 0 | 0 | 55 | 63
2021-12-13 | A68606 | 1 | 저탄소 | SCR423PRH | TUNDISH교체전 | Al 탈산 | B | 18 | 8 | 54100 | 75.22 | D | D | D |  | 1 | 1 |  | 1530 | 1556 | 5800 |  |  | 5800 | 66.81 | 12 | 86816 | 1621 | 718 | Y | 40 | 26 | [7 empty] | 차승주 | 2 |  | Y | [6 empty] | 0 | 157.14 | A |  | 1621 | 3 | 0.17 | 1578 | 1.3 | 75 | 39 | 180 | 3:00 | 16 | 16 | 93 | 0 |  | 0 |  | 999 | N2 | 2021-12-13 19:28 | 2021-12-13 19:54 | 27 | 2021-12-13 19:26 | 29 |  |  |  |  | Y |  |  |  | Y | [5 empty] | 0 | 248.71 | [23 empty] | 0 | 0.01 | A | [9 empty] | 1432 | 18 | 0 | 9 | 0 | 53 | 0 | 818 | 0 | 592 | 0 | 0 | 132 | 32
2021-12-13 | B68040 | 2 | 중탄소 | AE1548M | TUNDISH교체전 | Al 탈산 | B | 21 | 56 | 51200 | 83.68 | D | D |  | D | 1 |  | 1 | 1540 | 1554 | 6200 |  |  | 6200 | 70.67 | 11 | 87732 | 1602 |  | Y | 39 | 35 |  |  | B68037 | 05 |  |  |  | 김규완 | 2 |  | Y |  |  | Y |  | 103.4 | 12-6 | 0 | 216.34 | A |  | 1605 | 1 | 0.26 | 1544 | 1.56 | 57 | 22 | 245 | 4:05 | 15 | 16 | 0 | 68 | 100 | 77.93 | 0 | 0 | N2 | 2021-12-13 20:04 | 2021-12-13 20:31 | 27 | 2021-12-13 19:53 | 38 |  |  |  |  | Y | [7 empty] | 3 | 4 | 0 | 18.86 | [20 empty] | 1.075 |  |  | 0.33 | 0.33 | A | [9 empty] | 84 | 0 | 1631 | 50 | 0 | 28 | 0 | 201 | 0 | 209 | 0 | 0 | 58 | 38
2021-12-13 | A68607 | 1 | 고탄소 | P-AE1055LSM | TUNDISH교체 | Al 탈산 | B | 33 | 27 | 53800 | 85.53 | D | D | D |  | 1 | 1 |  | 1520 | 1561 | 5900 |  |  | 5900 | 58.11 | 12 | 101532 | 1631 |  | Y | 41 | 35 | [7 empty] | 김덕진 | 2 | [6 empty] | 103.6 | 13-3 | 0 | 236.2 | A |  | 1631 | 3 | 0.16 | 1577 | 1.26 | 93 | 42 | 363 | 6:03 | 25 | 25 | 94 | 0 |  | 0 |  | 600 | N2 | 2021-12-13 20:42 | 2021-12-13 21:10 | 31 | 2021-12-13 20:40 | 33 |  |  |  |  | Y |  |  |  | Y | [5 empty] | 0 | 301.35 | [19 empty] | 2.22 |  |  |  | 0 | 1.54 | A |  |  | 8.447 | 24.781 | 56.037 | 0.24 | 6.633 | 2.261 | 1848.94 | 58 | 0 | 802 | 24 | 0 | 163 | 0 | 892 | 0 | 796 | 0 | 0 | 284 | 25 |  |  |  |  | 1
2021-12-13 | B68041 | 2 | 중탄소 | SM45CB | TUNDISH교체 | Si 탈산 | B | 31 | 55 | 52150 | 81.47 | D | D |  | D | 1 |  | 1 | 1540 | 1532 | 6800 |  |  | 6800 | 73.24 | 11 | 92851 | 1637 |  | Y | 38 | 34 |  |  | B68038 | 05 |  |  |  | 김규완 | 2 | [6 empty] | 99.65 | 12-3 | 0.01 | 135.86 | A |  | 1628 | 1 | 0.24 | 1581 | 1.38 | 88 | 30 | 227 | 3:47 | 14 | 15 | 0 | 69 | 150 | 93.91 | 0 | 0 | N2 | 2021-12-13 21:16 | 2021-12-13 22:01 | 45 | 2021-12-13 21:06 | 55 |  |  |  |  | N | [8 empty] | 4 | 0 | 18.95 | 하이드리스 에러. | [18 empty] | 1.89 |  |  |  | 0 | 0 | A | [9 empty] | 0 | 0 | 206 | 10 | 0 | 35 | 0 | 1197 | 0 | 209 | 0 | 0 | 53 | 33 |  |  |  |  | 1
2021-12-13 | A68608 | 1 | 고탄소 | P-AE1055LSM |  | Al 탈산 | B | 6 | 34 | 53100 | 78.5 | D | D | D |  | 1 | 1 |  | 1520 | 1576 | 4400 |  |  | 4400 | 52 | 10 | 84610 | 1600 |  | Y | 39 | 25 | [7 empty] | 김덕진 | 2 |  |  |  |  | Y |  | 102.8 | 12-10 | 0 | 185.55 | A |  | 1600 | 3 | 0.16 | 1555 | 1.15 | 71 | 35 | 302 | 5:02 | 25 | 25 | 95 | 0 |  | 0 |  | 600 | N2 | 2021-12-13 21:54 | 2021-12-13 22:16 | 22 | 2021-12-13 21:52 | 23 |  |  |  |  | Y |  |  |  | Y | [5 empty] | 0 | 277.04 | [23 empty] | 0 | 3.05 | A |  |  | 7.278 | 25.148 | 57.204 | 0.157 | 7.859 | 2.274 | 1918.58 | 63 | 0 | 797 | 15 | 0 | 164 | 0 | 848 | 0 | 757 | 0 | 0 | 216 | 29
2021-12-13 | B68042 | 2 | 중탄소 | SM45CB |  | Si 탈산 | B | 19 | 85 | 48950 | 73.98 | D | D |  | B | 1 |  | 1 | 1540 | 1573 | 4600 |  |  | 4600 | 45.41 | 12 | 101292 | 1615 |  | Y | 40 | 30 |  |  | B68039 | 05 |  |  |  | 김규완 | 2 | [6 empty] | 101.35 | 11-9 | 0.03 | 35.28 | A |  | 1606 | 1 | 0.27 | 1556 | 1.85 | 63 | 19 | 239 | 3:59 | 14 | 15 | 0 | 70 | 100 | 97.8 | 0 | 0 | N2 | 2021-12-13 22:10 | 2021-12-13 23:04 | 55 | 2021-12-13 22:02 | 62 |  |  |  |  | N | [8 empty] | 4.5 | 0 | 21.36 | [23 empty] | 0 | 0 | A | [9 empty] | 0 | 0 | 278 | 10 | 0 | 30 | 0 | 700 | 0 | 418 | 0 | 0 | 55 | 46
2021-12-13 | A68609 | 1 | 고탄소 | P-AE1055LSM |  | Al 탈산 | B | 30 | 22 | 52000 | 75.87 | D | B | B |  | 1 | 1 |  | 1520 | 1554 | 4100 |  |  | 4100 | 48.46 | 10 | 84610 | 1582 |  | Y | 35 | 24 | [7 empty] | 김덕진 | 2 | [6 empty] | 100.35 | 12-10 | 0 | 178.83 | A |  | 1582 | 3 | 0.15 | 1545 | 0.93 | 61 | 25 | 266 | 4:26 | 25 | 25 | 96 | 0 |  | 0 |  | 600 | N2 | 2021-12-13 22:53 | 2021-12-13 23:18 | 26 | 2021-12-13 22:51 | 28 |  |  |  |  | Y |  |  |  | Y | [5 empty] | 0 | 272.83 | [23 empty] | 0 | 0 | A |  |  | 7.819 | 25.331 | 55.18 | 0.153 | 7.057 | 2.178 | 1773.63 | 79 | 0 | 741 | 19 | 0 | 159 | 0 | 595 | 0 | 599 | 0 | 0 | 110 | 31
2021-12-13 | B68043 | 2 | 중탄소 | SM45CB |  | Si 탈산 | B | 36 | 72 | 50850 | 73.48 | B | B |  | B | 1 |  | 1 | 1540 | 1557 | 4600 |  |  | 4600 | 51.17 | 15 | 89889 | 1620 |  | Y | 36 | 29 | [10 empty] | Y | [6 empty] | 0.11 | 37.42 | A |  | 1601 | 1 | 0.23 | 1559 | 1.45 | 66 | 21 | 206 | 3:26 | 14 | 15 | 0 | 71 | 120 | 65 | 0 | 0 | N2 | 2021-12-13 23:14 | 2021-12-14 00:07 | 53 | 2021-12-13 23:05 | 62 | [14 empty] | 0 | 17.31 | [23 empty] | 0 | 0 | A | [9 empty] | 0 | 0 | 0 | 0 | 0 | 79 | 0 | 304 | 0 | 0 | 0 | 0 | 82 | 16
2021-12-13 | A68610 | 1 | 고탄소 | P-AE1055LSM |  | Al 탈산 | B | 18 | 9 | 53600 | 77.37 | B | B | B |  | 1 | 1 |  | 1520 | 1550 | 4100 |  |  | 4100 | 48.46 | 10 | 84610 | 1582 |  | Y | 38 | 33 | [7 empty] | 김형철 | 2 |  | Y |  |  |  |  | 98.15 | 13-1 | 0.02 | 131.87 | A |  | 1582 | 3 | 0.15 | 1539 | 1.1 | 55 | 18 | 288 | 4:48 | 25 | 25 | 97 | 0 |  | 0 |  | 600 | N2 | 2021-12-13 23:56 | 2021-12-14 00:23 | 27 | 2021-12-13 23:55 | 28 |  |  |  |  | Y |  |  |  | Y | [5 empty] | 0 | 262.04 | [23 empty] | 0 | 1.32 | A |  |  | 6.593 | 27.313 | 53.731 | 0.729 | 8.149 | 1.967 | 1700.39 | 37 | 0 | 603 | 23 | 0 | 198 | 0 | 598 | 0 | 497 | 0 | 0 | 0 | 67
2021-12-13 | B68044 | 2 | 중탄소 | SM45CB |  | Si 탈산 | B | 21 | 57 | 51150 | 93.42 | B | B |  | B | 1 |  | 1 | 1540 | 1567 | 6000 |  |  | 6000 | 65.92 | 12 | 91016 | 1618 |  | Y | 41 | 35 | [7 empty] | 임승우 | 2 | [6 empty] | 99.55 | 12-2 | 0.16 | 72.58 | A |  | 1628 | 1 | 0.36 | 1567 | 1.49 | 74 | 27 | 362 | 6:02 | 14 | 20 | 0 | 72 |  | 494.08 | 0 | 0 | N2 | 2021-12-14 00:34 | 2021-12-14 01:05 | 31 | 2021-12-14 00:23 | 42 |  |  |  |  | N | [8 empty] | 4.5 | 0 | 133.49 | [23 empty] | 0 | 0 | A | [9 empty] | 0 | 0 | 202 | 0 | 0 | 72 | 0 | 968 | 0 | 0 | 0 | 0 | 184 | 0
2021-12-13 | A68611 | 1 | 고탄소 | P-AE1055LSM |  | Al 탈산 | B | 33 | 28 | 54000 | 79.87 | B | B | B |  | 1 | 1 |  | 1520 | 1540 | 4400 |  |  | 4400 | 43.34 | 12 | 101532 | 1583 |  | Y | 35 | 25 | [7 empty] | 박재승 | 2 |  | Y |  |  |  |  | 105.3 | 13-4 | 0 | 159.76 | A |  | 1583 | 3 | 0.16 | 1547 | 0.82 | 63 | 29 | 270 | 4:30 | 25 | 25 | 98 | 0 |  | 0 |  | 600 | N2 | 2021-12-14 01:05 | 2021-12-14 01:20 | 15 | 2021-12-14 01:03 | 17 |  |  |  |  | Y |  |  |  | Y | [5 empty] | 0 | 302.53 | [23 empty] | 0 | 0.04 | A |  |  | 6.487 | 26.242 | 54.65 | 0.252 | 8.424 | 2.082 | 1875.75 | 32 | 0 | 686 | 10 | 0 | 160 | 0 | 641 | 0 | 384 | 0 | 0 | 0 | 20
2021-12-13 | B68045 | 2 | 중탄소 | SM45CB |  | Si 탈산 | B | 31 | 56 | 51700 | 77.3 | B | B |  | B | 1 |  | 1 | 1540 | 1547 | 5800 |  |  | 5800 | 63.15 | 12 | 91838 | 1612 |  | Y | 39 | 33 | [7 empty] | 임승우 | 2 | [8 empty] | 0 | 138.66 | A |  | 1605 | 1 | 0.28 | 1558 | 1.47 | 65 | 29 | 302 | 5:02 | 14 | 14 | 0 | 73 |  | 96.43 | 0 | 0 | N2 | 2021-12-14 01:34 | 2021-12-14 02:05 | 31 | 2021-12-14 01:28 | 38 |  |  |  |  | N | [8 empty] | 4 | 0 | 20.68 | [23 empty] | 0 | 0 | A | [9 empty] | 0 | 0 | 0 | 0 | 0 | 87 | 0 | 849 | 0 | 0 | 0 | 0 | 152 | 11
2021-12-13 | A68612 | 1 | 고탄소 | P-AE1055LSM |  | Al 탈산 | B | 6 | 35 | 51800 | 74.4 | B | B | B |  | 1 | 1 |  | 1520 | 1550 | 4300 |  |  | 4300 | 42.35 | 12 | 101532 | 1577 |  | Y | 35 | 26 | [7 empty] | 김형철 | 2 |  | Y |  |  |  |  | 104.35 | 13-2 | 0 | 140.43 | A |  | 1577 | 3 | 0.16 | 1548 | 0.76 | 64 | 29 | 268 | 4:28 | 25 | 25 | 99 | 0 |  | 0 |  | 600 | N2 | 2021-12-14 02:02 | 2021-12-14 02:27 | 24 | 2021-12-14 02:01 | 26 |  |  |  |  | Y |  |  |  | Y | [5 empty] | 0 | 262.67 | [23 empty] | 0 | 1.21 | A | [9 empty] | 63 | 0 | 761 | 25 | 0 | 139 | 0 | 604 | 0 | 380 | 0 | 0 | 0 | 6
2021-12-13 | B68046 | 2 | 중탄소 | SM45CB |  | Si 탈산 | B | 32 | 1 | 53500 | 81.27 | B | B |  | B | 1 |  | 1 | 1540 | 1592 | 5400 |  |  | 5400 | 54.13 | 12 | 99767 | 1621 |  | Y | 40 | 35 | [7 empty] | 임승우 | 2 | [6 empty] | 103 | 13-9 | 14.08 | 43.86 | A |  | 1617 | 1 | 0.25 | 1565 | 1.44 | 72 | 22 | 292 | 4:52 | 14 | 14 | 0 | 74 |  | 65.75 | 0 | 0 | N2 | 2021-12-14 02:37 | 2021-12-14 03:09 | 32 | 2021-12-14 02:31 | 37 |  |  |  |  | N | [8 empty] | 3.5 | 0 | 14.41 | [23 empty] | 0 | 0 | A | [9 empty] | 0 | 0 | 0 | 0 | 0 | 164 | 0 | 762 | 0 | 0 | 0 | 0 | 94 | 28
2021-12-13 | A68613 | 1 | 고탄소 | P-AE1055LSM |  | Al 탈산 | B | 30 | 23 | 52000 | 74.15 | B | B | B |  | 1 | 1 |  | 1520 | 1566 | 3800 |  |  | 3800 | 37.43 | 12 | 101532 | 1579 |  | Y | 36 | 25 | [7 empty] | 김형철 | 2 |  | Y |  |  |  |  | 108.1 | 13-9 | 0.03 | 172.22 | A |  | 1579 | 3 | 0.16 | 1546 | 0.89 | 62 | 25 | 286 | 4:46 | 25 | 25 | 100 | 0 |  | 0 |  | 600 | N2 | 2021-12-14 03:07 | 2021-12-14 03:31 | 24 | 2021-12-14 03:05 | 26 |  |  |  |  | Y |  |  |  | Y | [5 empty] | 0 | 249.24 | [23 empty] | 0 | 0.02 | A |  |  | 6.703 | 27.483 | 53.354 | 0.158 | 7.959 | 1.941 | 1700.39 | 30 | 0 | 716 | 17 | 0 | 171 | 0 | 625 | 0 | 383 | 0 | 0 | 0 | 38
2021-12-13 | B68047 | 2 | 중탄소 | SM45CB |  | Si 탈산 | B | 36 | 73 | 49750 | 76.55 | B | B |  | B | 1 |  | 1 | 1540 | 1602 | 4000 |  |  | 4000 | 39.73 | 12 | 100674 | 1613 |  | Y | 39 | 26 | [7 empty] | 임승우 | 2 | [8 empty] | 8.93 | 34.71 | A |  | 1601 | 1 | 0.27 | 1560 | 1.28 | 67 | 27 | 212 | 3:32 | 14 | 14 | 0 | 75 |  | 89.99 | 0 | 0 | N2 | 2021-12-14 03:30 | 2021-12-14 04:09 | 39 | 2021-12-14 03:24 | 45 |  |  |  |  | N | [8 empty] | 5 | 0 | 17.82 | [23 empty] | 0 | 0 | A | [9 empty] | 0 | 0 | 0 | 0 | 0 | 134 | 0 | 756 | 0 | 0 | 0 | 0 | 95 | 7
2021-12-13 | A68614 | 1 | 고탄소 | AE1055LS | 유사강종연연주 | Al 탈산 | B | 18 | 10 | 53300 | 74.63 | B | B | B |  | 1 | 1 |  | 1520 | 1607 | 2800 |  |  | 2800 | 33.1 | 10 | 84600 | 1579 |  | Y | 41 | 17 | [7 empty] | 김형철 | 2 | [6 empty] | 100.9 | 13-4 | 0.01 | 72.84 | A |  | 1579 | 3 | 0.16 | 1545 | 0.92 | 61 | 24 | 293 | 4:53 | 25 | 25 | 101 | 0 |  | 0 |  | 600 | N2 | 2021-12-14 04:08 | 2021-12-14 04:38 | 30 | 2021-12-14 04:06 | 32 |  |  |  |  | Y |  |  |  | Y | [5 empty] | 0 | 253.91 | [23 empty] | 0 | 0.01 | A | [9 empty] | 102 | 0 | 819 | 11 | 0 | 215 | 0 | 498 | 0 | 299 | 0 | 0 | 0 | 72
2021-12-13 | B68048 | 2 | 중탄소 | SM45CB |  | Si 탈산 | B | 21 | 58 | 51250 | 76.32 | B | B |  | B | 1 |  | 1 | 1540 | 1579 | 4800 |  |  | 4800 | 29 | 20 | 165519 | 1609 |  | Y | 40 | 30 | [7 empty] | 임승우 | 2 | [8 empty] | 0.02 | 89.09 | A |  | 1602 | 1 | 0.27 | 1561 | 1.31 | 68 | 23 | 235 | 3:55 | 14 | 14 | 0 | 76 |  | 79.84 | 0 | 0 | N2 | 2021-12-14 04:29 | 2021-12-14 05:15 | 45 | 2021-12-14 04:24 | 51 |  |  |  |  | N | [8 empty] | 4.5 | 0 | 17.81 | [23 empty] | 0 | 0 | A | [9 empty] | 0 | 0 | 0 | 10 | 0 | 139 | 0 | 901 | 0 | 0 | 0 | 0 | 86 | 0
2021-12-13 | A68615 | 1 | 고탄소 | AE1055LS |  | Al 탈산 | B | 33 | 29 | 53200 | 83.03 | B | B | B |  | 1 | 1 |  | 1520 | 1546 | 4700 |  |  | 4700 | 46.3 | 12 | 101520 | 1577 |  | Y | 40 | 27 | [7 empty] | 김형철 | 2 |  | Y |  |  |  |  | 104.3 | 13-3 | 0 | 76.75 | A |  | 1577 | 3 | 0.15 | 1542 | 0.78 | 58 | 27 | 276 | 4:36 | 25 | 25 | 102 | 0 |  | 0 |  | 600 | N2 | 2021-12-14 05:15 | 2021-12-14 05:40 | 26 | 2021-12-14 05:13 | 28 |  |  |  |  | Y |  |  |  | Y | [5 empty] | 0 | 308.11 | [23 empty] | 0 | 0 | A | [9 empty] | 102 | 0 | 818 | 23 | 0 | 165 | 0 | 605 | 0 | 377 | 0 | 0 | 0 | 42
2021-12-13 | B68049 | 2 | 중탄소 | SM45C |  | Si 탈산 | B | 31 | 57 | 51300 | 82.95 | B | B |  | B | 1 |  | 1 | 1540 | 1562 | 5500 |  |  | 5500 | 119.7 | 6 | 45948 | 1632 |  | Y | 38 | 31 | [7 empty] | 임승우 | 2 |  |  |  |  | Y |  | 102.1 | 12-5 | 1.52 | 67.02 | A |  | 1613 | 1 | 0.34 | 1558 | 1.35 | 65 | 25 | 260 | 4:20 | 15 | 15 | 0 | 77 | 120 | 179.64 | 0 | 0 | N2 | 2021-12-14 05:36 | 2021-12-14 06:23 | 47 | 2021-12-14 05:25 | 58 |  |  |  |  | N | [7 empty] | 2 | 4.8 | 0 | 37.52 | [23 empty] | 0.27 | 0.27 | A | [9 empty] | 0 | 0 | 0 | 0 | 0 | 41 | 0 | 997 | 0 | 0 | 0 | 0 | 162 | 5 |  |  | 5
2021-12-13 | A68616 | 1 | 고탄소 | AE1055LS |  | Al 탈산 | B | 32 | 2 | 54200 | 86.58 | B | B | C |  | 1 | 1 |  | 1520 | 1561 | 5400 |  |  | 5400 | 53.19 | 12 | 101520 | 1599 |  | Y | 43 | 32 | [7 empty] | 김형철 | 2 |  |  | Y |  |  |  | 104.55 | 13-10 | 0.04 | 185.08 | A |  | 1594 | 3 | 0.15 | 1554 | 0.93 | 70 | 33 | 224 | 3:44 | 25 | 25 | 103 | 0 |  | 0 |  | 500 | N2 | 2021-12-14 06:13 | 2021-12-14 06:38 | 25 | 2021-12-14 06:12 | 26 |  |  |  |  | Y |  |  |  | Y | [5 empty] | 0 | 500 | [23 empty] | 0.83 | 0.53 | B | [9 empty] | 60 | 0 | 774 | 11 | 0 | 159 | 0 | 943 | 0 | 548 | 0 | 0 | 117 | 65
2021-12-13 | B68050 | 2 | 중탄소 | SM45C |  | Si 탈산 | B | 6 | 36 | 53150 | 100.13 | B | B |  | C | 1 |  | 1 | 1540 | 1595 | 5000 |  |  | 5000 | 48.95 | 12 | 102144 | 1617 |  | Y | 40 | 29 | [7 empty] | 임승우 | 2 |  |  |  |  | Y |  | 103.65 | 13-1 | 0.04 | 147.15 | A |  | 1610 | 1 | 0.26 | 1545 | 1.46 | 52 | 17 | 356 | 5:56 | 15 | 15 | 0 | 78 |  | 53.51 | 0 | 0 | N2 | 2021-12-14 06:56 | 2021-12-14 07:27 | 31 | 2021-12-14 06:31 | 56 |  |  |  |  | N | [7 empty] | 14 | 4 | 0 | 14.35 | [23 empty] | 1.39 | 1.39 | A | [9 empty] | 0 | 0 | 277 | 0 | 0 | 0 | 0 | 896 | 0 | 0 | 0 | 0 | 121 | 0 |  |  | 4
2021-12-13 | A68617 | 1 | 고탄소 | AE1055LS |  | Al 탈산 | B | 30 | 24 | 52100 | 82.07 | B | C | C |  | 1 | 1 |  | 1520 | 1537 | 5500 |  |  | 5500 | 54.18 | 12 | 101520 | 1600 |  | Y | 43 | 32 | [7 empty] | 양성호 | 2 | [6 empty] | 110.15 | 14-1 | 0 | 271.04 | A |  | 1594 | 3 | 0.19 | 1556 | 0.97 | 72 | 37 | 275 | 4:35 | 25 | 25 | 104 | 0 |  | 0 |  | 700 | N2 | 2021-12-14 07:08 | 2021-12-14 07:38 | 30 | 2021-12-14 07:08 | 30 |  |  |  |  | Y |  |  |  | Y | [5 empty] | 0 | 700 | [23 empty] | 2.14 | 0.53 | A | [9 empty] | 95 | 0 | 1051 | 46 | 0 | 196 | 0 | 794 | 0 | 554 | 0 | 0 | 96 | 34
2021-12-14 | B68051 | 2 | 중탄소 | SM45C |  | Si 탈산 | B | 36 | 74 | 49950 | 102.15 | C | C |  | C | 1 |  | 1 | 1540 | 1583 | 4500 |  |  | 4500 | 44.06 | 12 | 102144 | 1626 |  | Y | 35 | 27 | [7 empty] | 문성민 | 2 | [6 empty] | 103.45 | 12-3 | 0.01 | 156.82 | A |  | 1613 | 1 | 0.26 | 1548 | 1.24 | 55 | 21 | 413 | 6:53 | 15 | 14 | 0 | 79 |  | 40.64 | 0 | 0 | N2 | 2021-12-14 08:03 | 2021-12-14 08:34 | 31 | 2021-12-14 07:32 | 62 |  |  |  |  | N | [7 empty] | 13 | 4.6 | 0 | 12.69 | [23 empty] | 1.75 | 1.75 | A | [9 empty] | 0 | 0 | 138 | 20 | 0 | 86 | 0 | 655 | 0 | 315 | 0 | 0 | 110 | 11
2021-12-14 | A68618 | 1 | 고탄소 | AE1055LS |  | Al 탈산 | B | 18 | 11 | 53200 | 81.48 | C | C | C |  | 1 | 1 |  | 1520 | 1553 | 5200 |  |  | 5200 | 51.22 | 12 | 101520 | 1607 |  | Y | 40 | 29 | [7 empty] | 양성호 | 2 |  | Y |  |  |  |  | 98.3 | 13-1 | 0 | 121.58 | A |  | 1600 | 3 | 0.18 | 1553 | 1.18 | 69 | 33 | 277 | 4:37 | 25 | 25 | 105 | 0 |  | 0 |  | 600 | N2 | 2021-12-14 08:12 | 2021-12-14 08:40 | 28 | 2021-12-14 08:10 | 30 |  |  |  |  | Y |  |  |  | Y | [5 empty] | 0 | 275.47 | [23 empty] | 0.13 | 0 | B | [9 empty] | 46 | 0 | 723 | 9 | 0 | 221 | 0 | 946 | 0 | 509 | 0 | 0 | 98 | 75
2021-12-14 | B68052 | 2 | 중탄소 | SM45C |  | Si 탈산 | B | 21 | 59 | 50700 | 131.28 | C | C |  | C | 1 |  | 1 | 1540 | 1561 | 5800 |  |  | 5800 | 61.19 | 12 | 94788 | 1637 |  | Y | 43 | 37 | [7 empty] | 문성민 | 2 |  |  |  |  | Y |  | 100 | 12-2 | 0.02 | 155.32 | A |  | 1624 | 1 | 0.23 | 1558 | 1.43 | 65 | 19 | 336 | 5:36 | 15 | 16 | 0 | 80 |  | 39.14 | 0 | 0 | N2 | 2021-12-14 09:29 | 2021-12-14 10:39 | -5748 | 2021-12-14 08:36 | -5695 |  |  |  |  | N | [7 empty] | 29 | 5 | 0 | 11.35 | [23 empty] | 3.37 | 3.37 | A | [9 empty] | 0 | 0 | 119 | 20 | 0 | 218 | 0 | 649 | 0 | 417 | 0 | 0 | 49 | 33
2021-12-14 | A68619 | 1 | 고탄소 | AE1055LS |  | Al 탈산 | B | 33 | 30 | 53400 | 75.47 | C | C | C |  | 1 | 1 |  | 1520 | 1552 | 5300 |  |  | 5300 | 52.21 | 12 | 101520 | 1595 |  | Y | 40 | 31 | [7 empty] | 양성호 | 2 |  | Y |  |  |  |  | 111.5 | 14-1 | 0.09 | 57.87 | A |  | 1595 | 3 | 0.19 | 1557 | 1.09 | 73 | 36 | 277 | 4:37 | 25 | 25 | 106 | 0 |  | 0 |  | 700 | N2 | 2021-12-14 09:06 | 2021-12-14 09:36 | 30 | 2021-12-14 09:05 | 31 |  |  |  |  | Y |  |  |  | Y | [5 empty] | 0 | 261.71 | [23 empty] | 1.14 | 0 | A | [9 empty] | 81 | 0 | 859 | 38 | 0 | 163 | 0 | 904 | 0 | 552 | 0 | 0 | 97 | 23
2021-12-14 | B68053 | 2 | 중탄소 | SM45C |  | Si 탈산 | B | 31 | 58 | 51100 | 124.77 | C | C |  | C | 1 |  | 1 | 1540 | 1587 | 5000 |  |  | 5000 | 52.24 | 12 | 95718 | 1630 |  | Y | 43 | 30 | [7 empty] | 문성민 | 2 | [6 empty] | 103.7 | 12-6 | 0.03 | 111.49 | A |  | 1616 | 1 | 0.24 | 1548 | 1.26 | 55 | 27 | 391 | 6:31 | 15 | 16 | 0 | 81 |  | 43.23 | 0 | 0 | N2 | 2021-12-14 10:47 | 2021-12-14 10:48 | 1 | 2021-12-14 10:07 | 41 |  |  |  |  | N | [7 empty] | 18 | 4.3 | 0 | 13.68 | [23 empty] | 1.84 | 1.84 | A | [9 empty] | 0 | 0 | 0 | 10 | 0 | 228 | 0 | 502 | 0 | 210 | 0 | 0 | 52 | 25
2021-12-14 | A68620 | 1 | 고탄소 | AE1055LS |  | Al 탈산 | B | 32 | 3 | 54100 | 73.63 | C | C | C |  | 1 | 1 |  | 1520 | 1607 | 3200 |  |  | 3200 | 31.52 | 12 | 101520 | 1601 |  | Y | 40 | 19 | [7 empty] | 양성호 | 2 |  | Y |  |  |  |  | 98.25 | 13-3 | 4.57 | 108.41 | A |  | 1597 | 3 | 0.19 | 1548 | 1.4 | 64 | 34 | 273 | 4:33 | 25 | 25 | 107 | 0 |  | 0 |  | 600 | N2 | 2021-12-14 10:15 | 2021-12-14 10:40 | 25 | 2021-12-14 10:13 | 27 |  |  |  |  | Y |  |  |  | Y | [5 empty] | 0 | 237.46 | [23 empty] | 2.66 | 0 | A | [9 empty] | 71 | 0 | 644 | 18 | 0 | 200 | 0 | 851 | 0 | 505 | 0 | 0 | 96 | 75
2021-12-14 | A68621 | 1 | 고탄소 | AE1055LS |  | Al 탈산 | B | 30 | 25 | 52300 | 77.77 | C | C | C |  | 1 | 1 |  | 1520 | 1588 | 4000 |  |  | 4000 | 39.4 | 12 | 101520 | 1605 |  | Y | 45 | 29 | [7 empty] | 양성호 | 2 |  | Y | [6 empty] | 0 | 107.94 | A |  | 1601 | 3 | 0.19 | 1560 | 1.24 | 76 | 41 | 314 | 5:14 | 25 | 25 | 108 | 0 |  | 0 |  | 700 | N2 | 2021-12-14 11:14 | 2021-12-14 11:35 | 22 | 2021-12-14 11:13 | 23 |  |  |  |  | Y |  |  |  | Y | [5 empty] | 0 | 251.98 | [23 empty] | 3.87 | 0 | B | [9 empty] | 92 | 0 | 690 | 29 | 0 | 212 | 0 | 903 | 0 | 549 | 0 | 0 | 98 | 25
2021-12-14 | B68054 | 2 | 중탄소 | SM45C |  | Si 탈산 | B | 6 | 37 | 52600 | 92.52 | C | C |  | C | 1 |  | 1 | 1540 | 1570 | 5700 |  |  | 5700 | 59.9 | 12 | 95156 | 1634 |  | Y | 43 | 34 | [7 empty] | 문성민 | 2 | [6 empty] | 99.2 | 12-6 | 0 | 226.24 | A |  | 1621 | 1 | 0.23 | 1555 | 1.5 | 62 | 25 | 382 | 6:22 | 15 | 17 | 0 | 82 |  | 66.6 | 0 | 0 | N2 | 2021-12-14 11:34 | 2021-12-14 11:55 | 21 | 2021-12-14 11:26 | 30 | [12 empty] | 2 |  | 0 | 24.95 | [23 empty] | 0.27 | 0.27 | A | [9 empty] | 0 | 0 | 202 | 10 | 0 | 172 | 0 | 506 | 0 | 210 | 0 | 0 | 0 | 15
2021-12-14 | A68622 | 1 | 고탄소 | AE1055LS |  | Al 탈산 | B | 18 | 12 | 53200 | 76.15 | C | C | C |  | 1 | 1 |  | 1520 | 1598 | 3400 |  |  | 3400 | 40.19 | 10 | 84600 | 1594 |  | Y | 43 | 20 | [7 empty] | 양성호 | 2 |  | Y | [6 empty] | 5.6 | 39.52 | A |  | 1594 | 3 | 0.19 | 1547 | 1.47 | 63 | 33 | 294 | 4:54 | 25 | 25 | 109 | 0 |  | 0 |  | 700 | N2 | 2021-12-14 12:15 | 2021-12-14 12:37 | 22 | 2021-12-14 12:13 | 23 |  |  |  |  | Y |  |  |  | Y | [5 empty] | 0 | 244.48 | [23 empty] | 5.12 | 0 | A | [9 empty] | 86 | 0 | 683 | 27 | 0 | 204 | 0 | 947 | 0 | 494 | 0 | 0 | 97 | 60
2021-12-14 | B68055 | 2 | 중탄소 | SM45C |  | Si 탈산 | B | 36 | 75 | 49850 | 103.37 | C | C |  | C | 1 |  | 1 | 1540 | 1596 | 4500 |  |  | 4500 | 45.16 | 12 | 99642 | 1630 |  | Y | 39 | 30 | [7 empty] | 문성민 | 2 | [6 empty] | 101.95 | 12-1 | 1.73 | 78.32 | A |  | 1618 | 1 | 0.21 | 1545 | 1.35 | 52 | 24 | 243 | 4:03 | 15 | 20 | 0 | 83 | 30 | 90.37 | 0 | 0 | N2 | 2021-12-14 12:46 | 2021-12-14 13:00 | 14 | 2021-12-14 12:22 | 38 | [12 empty] | 3 |  | 0 | 27.59 | [23 empty] | 0.3 | 0.3 | A | [9 empty] | 0 | 0 | 182 | 0 | 0 | 169 | 0 | 504 | 0 | 209 | 0 | 0 | 58 | 0
2021-12-14 | A68623 | 1 | 고탄소 | AE1055LS |  | Al 탈산 | B | 33 | 31 | 52800 | 79.87 | C | C | C |  | 1 | 1 |  | 1520 | 1589 | 4100 |  |  | 4100 | 48.46 | 10 | 84600 | 1592 |  | Y | 41 | 27 | [7 empty] | 양성호 | 2 | [8 empty] | 0.04 | 81.36 | A |  | 1591 | 3 | 0.18 | 1553 | 0.93 | 69 | 36 | 288 | 4:48 | 25 | 25 | 110 | 0 |  | 0 |  | 600 | N2 | 2021-12-14 13:18 | 2021-12-14 13:35 | 17 | 2021-12-14 13:17 | 18 |  |  |  |  | Y |  |  |  | Y | [5 empty] | 0 | 282.2 | [23 empty] | 6.43 | 0 | A | [9 empty] | 124 | 0 | 755 | 28 | 0 | 217 | 0 | 994 | 0 | 498 | 0 | 0 | 98 | 51
2021-12-14 | B68056 | 2 | 중탄소 | SM45C | TUNDISH교체전 | Si 탈산 | B | 21 | 60 | 50550 | 96.7 | C | C |  | C | 1 |  | 1 | 1540 | 1597 | 3900 |  |  | 3900 | 39.31 | 15 | 99213 | 1615 |  | Y | 38 | 28 | [7 empty] | 문성민 | 2 |  |  |  |  | Y |  | 97.25 | 11-9 | 0.02 | 122.6 | A |  | 1611 | 1 | 0.25 | 1542 | 1.42 | 49 | 21 | 314 | 5:14 | 15 | 15 | 0 | 84 |  | 67.62 | 0 | 0 | N2 | 2021-12-14 13:46 | 2021-12-14 14:05 | 19 | 2021-12-14 13:25 | 40 | [12 empty] | 6 |  | 0 | 15.69 | [23 empty] | 0.48 | 0.48 | A | [9 empty] | 0 | 0 | 106 | 25 | 0 | 298 | 0 | 702 | 0 | 199 | 0 | 0 | 45 | 0
2021-12-14 | A68624 | 1 | 고탄소 | AE1055LS |  | Al 탈산 | B | 32 | 4 | 0 | 74.68 | C | C | A |  | 1 | 1 |  | 1520 | 1574 | 4100 |  |  | 4100 | 48.46 | 10 | 84600 | 1594 | 356 | Y | 43 | 26 | [7 empty] | 양성호 | 2 |  | Y | [6 empty] | 0.09 | 66.04 | A |  | 1594 | 3 | 0.18 | 1558 | 1.13 | 74 | 38 | 260 | 4:20 | 25 | 25 | 111 | 0 |  | 0 |  | 800 | N2 | 2021-12-14 14:10 | 2021-12-14 14:38 | 28 | 2021-12-14 14:10 | 28 |  |  |  |  | Y |  |  |  | Y | [5 empty] | 0 | 219.08 | [23 empty] | 7.57 | 0 | A | [9 empty] | 60 | 0 | 690 | 19 | 0 | 222 | 0 | 894 | 0 | 498 | 0 | 0 | 98 | 44
2021-12-14 | B68057 | 2 | 저탄소 | SMN422M | 교체, 잔강최소화전 | Al 탈산 | B | 31 | 59 | 51500 | 106.7 | C | C |  | A | 1 |  | 1 | 1555 | 1579 | 7400 |  |  | 7400 | 95.34 | 10 | 77615 | 1660 |  | Y | 49 | 37 | [7 empty] | 문성민 | 2 |  |  |  |  | Y |  | 102.2 | 12-4 | 0.02 | 224.1 | A |  | 1663 | 1 | 0.25 | 1588 | 1.67 | 80 | 26 | 248 | 4:08 | 15 | 20 | 0 | 85 |  | 73.42 | 0 | 0 | N2 | 2021-12-14 14:53 | 2021-12-14 15:34 | 41 | 2021-12-14 14:35 | 60 |  |  |  |  | Y | [7 empty] | 2 | 4.5 | 0 | 25.01 | [16 empty] | 0.7 |  |  | 1.4 |  |  |  | 0.2 | 0.2 | A | [9 empty] | 0 | 0 | 1727 | 64 | 0 | 334 | 0 | 1296 | 0 | 417 | 0 | 0 | 49 | 52 |  |  | 9
2021-12-14 | A68625 | 1 | 고탄소 | AE1055LS |  | Al 탈산 | B | 30 | 26 | 52000 | 79.52 | C | A | A |  | 1 | 1 |  | 1520 | 1592 | 3200 |  |  | 3200 | 31.52 | 12 | 101520 | 1596 |  | Y | 40 | 20 | [7 empty] | 양성호 | 2 | [8 empty] | 0.04 | 79.46 | A |  | 1596 | 3 | 0.16 | 1553 | 1.08 | 69 | 39 | 261 | 4:21 | 25 | 25 | 112 | 0 |  | 0 |  | 600 | N2 | 2021-12-14 15:19 | 2021-12-14 15:34 | 15 | 2021-12-14 15:19 | 15 |  |  |  |  | Y |  |  |  | Y | [5 empty] | 0 | 269.99 | [23 empty] | 7.6 | 1.51 | A | [9 empty] | 32 | 0 | 766 | 0 | 0 | 197 | 0 | 497 | 0 | 297 | 0 | 0 | 66 | 54
2021-12-14 | B68058 | 2 | 중탄소 | SFMN438VM2 | 잔강최소화 | Si 탈산 | B | 6 | 38 | 53250 | 95.48 | A | A |  | A | 1 |  | 1 | 1540 | 1580 | 5900 |  |  | 5900 | 62.75 | 11 | 94028 | 1653 |  | Y | 43 | 31 | [7 empty] | 임현진 | 2 |  |  |  |  | Y |  |  |  | 0 | 25.83 | A |  | 1637 | 1 | 0.21 | 1557 | 1.97 | 66 | 12 | 259 | 4:19 | 18 | 18 | 0 | 86 |  | 38.01 | 0 | 0 | N2 | 2021-12-14 15:51 | 2021-12-14 16:51 | 60 | 2021-12-14 15:31 | 81 |  |  |  |  | N | [7 empty] | 4 | 5 | 0 | 14.22 | [20 empty] | 0.57 |  |  | 0.58 | 0.58 | A | [9 empty] | 56 | 0 | 1524 | 112 | 0 | 0 | 0 | 501 | 0 | 0 | 0 | 0 | 200 | 70 |  |  | 6
2021-12-14 | A68626 | 1 | 고탄소 | AE1055LS | TUNDISH교체전 | Al 탈산 | B | 18 | 13 | 53100 | 75.58 | A | A | A |  | 1 | 1 |  | 1520 | 1576 | 4000 |  |  | 4000 | 42.44 | 12 | 94245 | 1586 |  | Y | 41 | 23 |  |  | A68623 |  |  |  |  | 조관훈 | 2 |  | Y | [6 empty] | 0.02 | 144.31 | A |  | 1586 | 3 | 0.16 | 1548 | 1.12 | 64 | 32 | 286 | 4:46 | 25 | 25 | 113 | 0 |  | 0 |  | 700 | N2 | 2021-12-14 16:11 | 2021-12-14 16:36 | 25 | 2021-12-14 16:09 | 27 |  |  |  |  | Y |  |  |  | Y | [5 empty] | 0 | 256.08 | [23 empty] | 7.6 | 10.65 | A | [9 empty] | 73 | 0 | 774 | 0 | 0 | 160 | 0 | 743 | 0 | 491 | 0 | 0 | 145 | 59
2021-12-14 | B68059 | 2 | 중탄소 | SFMN438VM2 |  | Si 탈산 | B | 36 | 76 | 50150 | 99.67 | A | A |  | A | 1 |  | 1 | 1540 | 1556 | 7200 |  |  | 7200 | 70.81 | 12 | 101676 | 1651 |  | Y | 41 | 36 | [7 empty] | 임현진 | 2 |  |  |  |  | Y |  | 103.05 | 12-2 | 0 | 154.13 | A |  | 1636 | 1 | 0.27 | 1567 | 0 | 76 | 31 | 246 | 4:06 | 18 | 18 | 0 | 87 |  | 46.89 | 0 | 0 | N2 | 2021-12-14 16:56 | 2021-12-14 17:45 | 50 | 2021-12-14 16:35 | 71 |  |  |  |  | N | [7 empty] | 5 | 4.5 | 0 | 14.93 | [20 empty] | 0.96 |  |  | 0.17 | 0.17 | B | [9 empty] | 60 | 0 | 1688 | 107 | 0 | 0 | 0 | 500 | 0 | 0 | 0 | 0 | 151 | 43 |  |  | 6
2021-12-14 | A68627 | 1 | 중탄소 | AE4130M12 | TUNDISH교체 | Si 탈산 | B | 33 | 32 | 53100 | 75.12 | A | A | A |  | 1 | 1 |  | 1530 | 1559 | 7300 |  |  | 7300 | 71.9 | 12 | 101532 | 1638 |  | Y | 44 | 37 |  |  | A68624 |  |  |  |  | 조관훈 | 2 |  | Y |  |  |  |  | 112.05 | 14-1 | 207.04 | 0 | A |  | 1638 | 3 | 0.18 | 1601 | 1.28 | 99 | 41 | 184 | 3:04 | 16 | 20 | 114 | 0 |  | 0 |  | 800 | AR | 2021-12-14 17:06 | 2021-12-14 17:52 | 45 | 2021-12-14 17:05 | 47 |  |  |  |  | Y |  |  |  | Y | [5 empty] | 121.62 | 47.82 | [19 empty] | 2.09 |  |  |  | 7.62 | 15.7 | A | [9 empty] | 1779 | 32 | 204 | 8 | 0 | 129 | 0 | 514 | 0 | 298 | 0 | 0 | 69 | 28 |  |  |  |  | 1
2021-12-14 | B68060 | 2 | 중탄소 | SFMN438VM2 |  | Si 탈산 | B | 21 | 61 | 50650 | 101.9 | A | A |  | A | 1 |  | 1 | 1540 | 1555 | 7600 |  |  | 7600 | 74.09 | 12 | 102576 | 1658 |  | Y | 43 | 38 | [7 empty] | 임현진 | 2 |  |  |  |  | Y |  | 101.45 | 12-3 | 0 | 236.44 | A |  | 1646 | 1 | 0.26 | 1568 | 1.59 | 77 | 28 | 272 | 4:32 | 18 | 18 | 0 | 88 |  | 51.46 | 0 | 0 | N2 | 2021-12-14 17:58 | 2021-12-14 18:52 | 54 | 2021-12-14 17:38 | 74 |  |  |  |  | N | [7 empty] | 6 | 4.5 | 0 | 19.18 | [20 empty] | 1.222 |  |  | 0.83 | 0.83 | B | [9 empty] | 75 | 0 | 1686 | 72 | 0 | 0 | 0 | 501 | 0 | 0 | 0 | 0 | 101 | 61 |  |  | 6
2021-12-14 | A68628 | 1 | 중탄소 | AE4130M12 |  | Si 탈산 | B | 32 | 5 | 53600 | 71.4 | A | A | A |  | 1 | 1 |  | 1530 | 1531 | 6200 |  |  | 6200 | 61.06 | 12 | 101532 | 1606 |  | Y | 41 | 36 |  |  | A68625 |  |  |  |  | 조관훈 | 2 |  | Y |  |  |  |  | 102.2 | 13-7 | 153.28 | 0 | A |  | 1606 | 3 | 0.18 | 1578 | 0.9 | 76 | 29 | 122 | 2:02 | 16 | 16 | 115 | 0 |  | 0 |  | 800 | AR | 2021-12-14 18:02 | 2021-12-14 19:03 | 61 | 2021-12-14 18:02 | 61 |  |  |  |  | Y |  |  |  | Y | [5 empty] | 0.13 | 0 | [23 empty] | 19.67 | 15.7 | A | [9 empty] | 1223 | 364 | 157 | 0 | 0 | 132 | 0 | 498 | 0 | 298 | 0 | 0 | 0 | 43
2021-12-14 | B68061 | 2 | 중탄소 | SFMN438VM2 |  | Si 탈산 | B | 31 | 60 | 0 | 105.25 | A | A |  | A | 1 |  | 1 | 1540 | 1531 | 8000 |  |  | 8000 | 80.21 | 12 | 99744 | 1661 |  | Y | 48 | 42 | [7 empty] | 임현진 | 2 |  |  |  |  | Y |  | 151.7 |  | 0 | 245.86 | A |  | 1648 | 1 | 0.28 | 1580 | 1.43 | 89 | 42 | 276 | 4:36 | 18 | 18 | 0 | 89 |  | 44.4 | 0 | 0 | N2 | 2021-12-14 18:59 | 2021-12-14 19:52 | 53 | 2021-12-14 18:41 | 71 |  |  |  |  | N | [7 empty] | 5 | 5 | 0 | 14.38 | [20 empty] | 1.408 |  |  | 0.62 | 0.62 | A | [9 empty] | 12 | 0 | 1659 | 100 | 0 | 0 | 0 | 501 | 0 | 0 | 0 | 0 | 0 | 26 |  |  | 6
2021-12-14 | A68629 | 1 | 중탄소 | AE4130M12 |  | Si 탈산 | B | 30 | 27 | 51700 | 85.27 | A | A | A |  | 1 | 1 |  | 1530 | 1523 | 7400 |  |  | 7400 | 87.46 | 10 | 84610 | 1608 |  | Y | 44 | 39 |  |  | A68626 |  |  |  |  | 조관훈 | 2 |  | Y |  |  |  |  | 109.3 | 13-9 | 241.5 | 0 | A |  | 1608 | 3 | 0.17 | 1575 | 0.79 | 73 | 23 | 282 | 4:42 | 16 | 16 | 116 | 0 |  | 0 |  | 700 | AR | 2021-12-14 19:14 | 2021-12-14 20:04 | 50 | 2021-12-14 19:14 | 50 |  |  |  |  | Y |  |  |  | Y | [5 empty] | 0.13 | 0 | [23 empty] | 30.61 | 15.7 | A | [9 empty] | 1284 | 372 | 239 | 0 | 0 | 0 | 0 | 496 | 0 | 296 | 0 | 0 | 0 | 59
2021-12-14 | B68062 | 2 | 중탄소 | SFMN438VM2 |  | Si 탈산 | B | 6 | 39 | 52800 | 102.52 | A | A |  | A | 1 |  | 1 | 1540 | 1529 | 7400 |  |  | 7400 | 86.57 | 10 | 85480 | 1658 |  | Y | 44 | 38 | [7 empty] | 임현진 | 2 |  |  |  |  | Y |  | 93.2 | 11-9 | 0 | 164.23 | A |  | 1640 | 1 | 0.29 | 1566 | 1.54 | 75 | 41 | 258 | 4:18 | 18 | 18 | 0 | 90 |  | 46.64 | 0 | 0 | N2 | 2021-12-14 20:17 | 2021-12-14 20:52 | 35 | 2021-12-14 19:57 | 56 |  |  |  |  | N | [7 empty] | 5 | 5 | 0 | 14.91 | [20 empty] | 1.318 |  |  | 0.66 | 0.66 | A | [9 empty] | 58 | 0 | 1586 | 57 | 0 | 0 | 0 | 645 | 0 | 0 | 0 | 0 | 101 | 41 |  |  | 6
2021-12-14 | A68630 | 1 | 중탄소 | AE4130M12 |  | Si 탈산 | B | 18 | 14 | 53000 | 75.13 | A | A | A |  | 1 | 1 |  | 1530 | 1518 | 7800 |  |  | 7800 | 76.82 | 12 | 101532 | 1593 |  | Y | 48 | 40 |  |  | A68627 |  |  |  |  | 조관훈 | 2 |  |  | Y |  |  |  | 107.65 | 13-10 | 173.44 | 0 | A |  | 1593 | 3 | 0.17 | 1569 | 0.96 | 67 | 18 | 223 | 3:43 | 16 | 16 | 117 | 0 |  | 0 |  | 710 | AR | 2021-12-14 20:25 | 2021-12-14 21:09 | 43 | 2021-12-14 20:24 | 44 |  |  |  |  | Y |  |  |  | Y | [5 empty] | 124.51 | 41.24 | [23 empty] | 32.16 | 15.7 | A | [9 empty] | 1642 | 79 | 642 | 0 | 0 | 0 | 0 | 496 | 0 | 296 | 0 | 0 | 68 | 55
2021-12-14 | B68063 | 2 | 중탄소 | SFMN438VM2 |  | Si 탈산 | B | 36 | 77 | 49650 | 95.38 | A | A |  | A | 1 |  | 1 | 1540 | 1523 | 7700 |  |  | 7700 | 84.22 | 11 | 91432 | 1640 |  | Y | 47 | 38 | [7 empty] | 임현진 | 2 | [8 empty] | 0.01 | 95.17 | A |  | 1633 | 1 | 0.26 | 1564 | 1.71 | 73 | 43 | 226 | 3:46 | 18 | 18 | 0 | 91 |  | 45.03 | 0 | 0 | N2 | 2021-12-14 21:23 | 2021-12-14 21:47 | 23 | 2021-12-14 21:08 | 39 |  |  |  |  | N | [7 empty] | 4 | 5 | 0 | 13.72 | [20 empty] | 1.076 |  |  | 0.51 | 0.51 | A | [9 empty] | 45 | 0 | 1654 | 82 | 0 | 0 | 0 | 497 | 0 | 0 | 0 | 0 | 96 | 36 |  |  | 6
2021-12-14 | A68631 | 1 | 중탄소 | AE4130M12 |  | Si 탈산 | B | 33 | 33 | 53700 | 71.83 | A | A | A |  | 1 | 1 |  | 1530 | 1537 | 6300 |  |  | 6300 | 62.05 | 12 | 101532 | 1603 |  | Y | 42 | 33 |  |  | A68628 |  |  |  |  | 조관훈 | 2 |  |  | Y |  |  |  | 106.9 | 13-5 | 145.18 | 0 | A |  | 1603 | 3 | 0.17 | 1576 | 0.93 | 74 | 29 | 253 | 4:13 | 16 | 16 | 118 | 0 |  | 0 |  | 600 | AR | 2021-12-14 21:22 | 2021-12-14 22:09 | 47 | 2021-12-14 21:21 | 49 |  |  |  |  | Y |  |  |  | Y | [5 empty] | 129.15 | 63.84 | [23 empty] | 48.33 | 15.7 | A | [9 empty] | 1646 | 35 | 683 | 0 | 0 | 0 | 0 | 497 | 0 | 297 | 0 | 0 | 0 | 74
2021-12-14 | B68064 | 2 | 중탄소 | SFMN438VM2 |  | Si 탈산 | B | 21 | 62 | 50600 | 94.85 | A | A |  | B | 1 |  | 1 | 1540 | 1558 | 6700 |  |  | 6700 | 71.26 | 11 | 94028 | 1640 |  | Y | 39 | 34 | [7 empty] | 임현진 | 2 |  |  |  |  | Y |  | 103.1 | 12-5 | 0 | 175.3 | A |  | 1628 | 1 | 0.24 | 1556 | 1.63 | 65 | 33 | 252 | 4:12 | 18 | 18 | 0 | 92 |  | 68.68 | 0 | 0 | N2 | 2021-12-14 22:23 | 2021-12-14 22:45 | 23 | 2021-12-14 22:04 | 41 |  |  |  |  | N | [7 empty] | 4 | 4.5 | 0 | 18.11 | [20 empty] | 1.354 |  |  | 0.63 | 0.63 | A | [9 empty] | 76 | 0 | 1722 | 85 | 0 | 0 | 0 | 502 | 0 | 0 | 0 | 0 | 96 | 47 |  |  | 4
2021-12-14 | A68632 | 1 | 중탄소 | AE4130M12 |  | Si 탈산 | B | 32 | 6 | 53600 | 73.65 | A | A | B |  | 1 | 1 |  | 1530 | 1554 | 6300 |  |  | 6300 | 62.05 | 12 | 101532 | 1609 |  | Y | 44 | 35 |  |  | A68629 |  |  |  |  | 조관훈 | 2 |  |  | Y |  |  |  | 102.75 | 13-7 | 172.44 | 0 | A |  | 1610 | 3 | 0.17 | 1574 | 1.29 | 72 | 27 | 246 | 4:06 | 16 | 16 | 119 | 0 |  | 0 |  | 500 | AR | 2021-12-14 22:23 | 2021-12-14 23:13 | 50 | 2021-12-14 22:21 | 52 |  |  |  |  | Y |  |  |  | Y | [5 empty] | 101.85 | 62.05 | [23 empty] | 0.02 | 0 | A | [9 empty] | 1504 | 0 | 0 | 39 | 0 | 0 | 0 | 699 | 0 | 493 | 0 | 0 | 76 | 29 |  |  | 4
2021-12-14 | B68065 | 2 | 중탄소 | SFMN438VM2 | TUNDISH교체전 | Si 탈산 | B | 31 | 61 | 51000 | 104.23 | A | B |  | B | 1 |  | 1 | 1540 | 1583 | 7000 |  |  | 7000 | 76.29 | 12 | 91758 | 1652 |  | Y | 53 | 38 | P% 높아서 제재후 작업 | [14 empty] | 100.6 | 12-3 | 0 | 209.35 | A |  | 1644 | 1 | 0.53 | 1565 | 1.8 | 74 | 45 | 282 | 4:42 | 18 | 18 | 0 | 93 |  | 111.36 | 0 | 0 | N2 | 2021-12-14 23:32 | 2021-12-14 23:47 | 15 | 2021-12-14 23:16 | 31 |  |  |  |  | N | [7 empty] | 6 | 5 | 0 | 27.27 | [20 empty] | 1.124 |  |  | 0.97 | 0.97 | A | [9 empty] | 79 | 0 | 1734 | 85 | 0 | 0 | 0 | 1204 | 0 | 0 | 0 | 0 | 243 | 27 |  |  | 6
2021-12-14 | A68633 | 1 | 중탄소 | AE4130M12 |  | Si 탈산 | B | 30 | 28 | 52300 | 68.85 | B | B | B |  | 1 | 1 |  | 1530 | 1516 | 6600 |  |  | 6600 | 65 | 12 | 101532 | 1611 |  | Y | 40 | 33 | [7 empty] | 김형철 | 2 |  | Y |  |  |  |  | 101.25 | 12-10 | 123.02 | 0 | A |  | 1611 | 3 | 0.16 | 1570 | 1.46 | 68 | 23 | 260 | 4:20 | 16 | 16 | 120 | 0 |  | 0 |  | 500 | AR | 2021-12-14 23:34 | 2021-12-15 00:17 | 42 | 2021-12-14 23:33 | 44 |  |  |  |  | Y |  |  |  | Y | [5 empty] | 101.3 | 52.9 | [23 empty] | 0.01 | 0 | A | [9 empty] | 1103 | 419 | 469 | 39 | 0 | 0 | 0 | 496 | 0 | 299 | 0 | 0 | 0 | 47 |  |  | 4
2021-12-14 | B68066 | 2 | 저탄소 | SCR415HM | TUNDISH교체 | Si 탈산 | B | 6 | 40 | 52650 | 112.2 | B | B |  | B | 1 |  | 1 | 1555 | 1532 | 10100 |  |  | 10100 | 70.86 | 17 | 142530 | 1675 |  | Y | 55 | 50 | [7 empty] | 임승우 | 2 | [6 empty] | 103.15 | 12-9 | 0 | 188.28 | A |  | 1671 | 1 | 0.57 | 1597 | 1.78 | 85 | 33 | 343 | 5:43 | 18 | 20 | 0 | 94 |  | 133.35 | 0 | 0 | N2 | 2021-12-15 00:44 | 2021-12-15 01:11 | 27 | 2021-12-15 00:27 | 44 |  |  |  |  | Y | [7 empty] | 4 | 4 | 0 | 37.01 | [16 empty] | 0.6 |  |  | 2.22 |  |  |  | 0.64 | 0.64 | A | [9 empty] | 0 | 1305 | 676 | 628 | 0 | 0 | 0 | 802 | 0 | 0 | 0 | 0 | 136 | 0 |  |  | 6 |  | 1
2021-12-14 | A68634 | 1 | 중탄소 | AE4130M12 | TUNDISH교체전 | Si 탈산 | B | 18 | 15 | 53700 | 78.83 | B | B | B |  | 1 | 1 |  | 1530 | 1517 | 7200 |  |  | 7200 | 64.41 | 14 | 111792 | 1598 |  | Y | 44 | 35 | [7 empty] | 김형철 | 2 |  |  | Y |  |  |  | 104.85 | 13-7 | 167.99 | 0 | A |  | 1598 | 3 | 0.16 | 1574 | 0.73 | 72 | 26 | 246 | 4:06 | 16 | 16 | 121 | 0 |  | 0 |  | 500 | AR | 2021-12-15 00:45 | 2021-12-15 01:20 | 35 | 2021-12-15 00:43 | 37 |  |  |  |  | Y |  |  |  | Y | [5 empty] | 104.24 | 94.85 | [23 empty] | 0.01 | 0 | A | [9 empty] | 1493 | 0 | 0 | 18 | 0 | 0 | 0 | 496 | 0 | 297 | 0 | 0 | 0 | 30 |  |  | 4
2021-12-14 | B68067 | 2 | 저탄소 | 16MNCRS5HAM |  | Si 탈산 | B | 36 | 78 | 49900 | 104.02 | B | B |  | B | 1 |  | 1 | 1555 | 1550 | 8000 |  |  | 8000 | 189.1 | 5 | 42305 | 1673 | 723 | Y | 46 | 39 | [7 empty] | 임승우 | 2 | [6 empty] | 103.4 | 12-2 | 0 | 207.52 | A |  | 1653 | 1 | 0.36 | 1584 | 1.74 | 73 | 34 | 261 | 4:21 | 16 | 16 | 0 | 95 |  | 104.65 | 0 | 0 | N2 | 2021-12-15 01:42 | 2021-12-15 02:09 | 27 | 2021-12-15 01:17 | 51 |  |  |  |  | Y | [7 empty] | 4 | 5 | 0 | 24.17 | [23 empty] | 0.59 | 0.59 | A | [9 empty] | 432 | 941 | 236 | 92 | 0 | 0 | 0 | 800 | 0 | 0 | 0 | 0 | 149 | 5 |  |  | 9
2021-12-14 | A68635 | 1 | 중탄소 | AE1043M | TUNDISH교체 | Al 탈산 | B | 33 | 34 | 53600 | 83.67 | B | B | B |  | 1 | 1 |  | 1530 | 1579 | 4600 |  |  | 4600 | 46.31 | 12 | 99325 | 1629 |  | Y | 32 | 28 | [7 empty] | 김형철 | 2 | [6 empty] | 103.4 | 13-1 | 0 | 160.25 | A |  | 1622 | 3 | 0.16 | 1582 | 0.8 | 91 | 36 | 254 | 4:14 | 15 | 19 | 122 | 0 |  | 0 |  | 650 | N2 | 2021-12-15 01:49 | 2021-12-15 02:45 | 58 | 2021-12-15 01:47 | 60 |  |  |  |  | N |  |  |  | Y | [5 empty] | 0 | 375.24 | [19 empty] | 1.95 |  |  |  | 0.11 | 0 | A | [9 empty] | 0 | 0 | 0 | 0 | 0 | 152 | 0 | 498 | 0 | 299 | 0 | 0 | 0 | 50 |  |  | 9 |  | 1
2021-12-14 | B68068 | 2 | 저탄소 | 16MNCRS5HAM |  | Si 탈산 | B | 21 | 63 | 50600 | 105.47 | B | B |  | B | 1 |  | 1 | 1555 | 1531 | 8700 |  |  | 8700 | 84.94 | 12 | 102420 | 1645 |  | Y | 48 | 44 | [7 empty] | 임승우 | 2 | [6 empty] | 104.3 | 12-6 | 0 | 249.02 | A |  | 1640 | 1 | 0.34 | 1567 | 1.72 | 56 | 19 | 261 | 4:21 | 18 | 18 | 0 | 96 |  | 96.51 | 0 | 0 | N2 | 2021-12-15 02:40 | 2021-12-15 03:10 | 30 | 2021-12-15 02:21 | 49 |  |  |  |  | Y | [7 empty] | 4 | 4.5 | 0 | 28.81 | [23 empty] | 0.46 | 0.46 | A | [9 empty] | 395 | 930 | 170 | 115 | 0 | 0 | 0 | 806 | 0 | 0 | 0 | 0 | 149 | 8 |  |  | 9
2021-12-14 | A68636 | 1 | 중탄소 | AE1043M | 연주종료 | Al 탈산 | B | 32 | 7 | 53500 | 95.15 | B | B | B |  | 1 | 1 |  | 1530 | 1580 | 3700 |  |  | 3700 | 41.57 | 12 | 89014 | 1602 |  | Y | 32 | 22 | [7 empty] | 김형철 | 2 | [6 empty] | 99.95 | 13-4 | 0 | 107.3 | A |  | 1610 | 3 | 0.16 | 1562 | 0.79 | 71 | 29 | 254 | 4:14 | 15 | 15 | 123 | 0 |  | 0 |  | 650 | N2 | 2021-12-15 02:59 | 2021-12-15 03:51 | 52 | 2021-12-15 02:57 | 54 |  |  |  |  | N |  |  |  | Y | [5 empty] | 0 | 473.99 | [23 empty] | 0.01 | 0 | A | [9 empty] | 0 | 0 | 508 | 29 | 0 | 128 | 0 | 497 | 0 | 299 | 0 | 0 | 0 | 63 |  |  | 4
2021-12-14 | B68069 | 2 | 저탄소 | 16MNCRS5HAM |  | Si 탈산 | B | 31 | 62 | 51100 | 101.02 | B | B |  | B | 1 |  | 1 | 1555 | 1526 | 8600 |  |  | 8600 | 87.58 | 14 | 98194 | 1651 |  | Y | 52 | 43 |  |  | B68066 | 05 |  |  |  | 임승우 | 2 |  |  | Y |  |  |  | 103 | 12-5 | 0.01 | 232.42 | A |  | 1647 | 1 | 0.28 | 1576 | 1.83 | 65 | 28 | 281 | 4:41 | 18 | 18 | 0 | 97 |  | 63.83 | 0 | 0 | N2 | 2021-12-15 03:36 | 2021-12-15 04:05 | 30 | 2021-12-15 03:21 | 44 |  |  |  |  | Y | [7 empty] | 4 | 4.5 | 0 | 19.82 | [23 empty] | 0.56 | 0.56 | A | [9 empty] | 343 | 837 | 163 | 81 | 0 | 0 | 0 | 1057 | 0 | 0 | 0 | 0 | 152 | 23 |  |  | 9
2021-12-14 | A68637 | 1 | 중탄소 | SM35CH |  | Si 탈산 | B | 32 | 8 | 52100 | 127.83 | B | C |  | C | 2 |  | 1 | 1530 | 1503 | 8100 | 6000 |  | 14100 | 166.65 | 10 | 84610 | 1670 |  | Y | 74 | 37 |  | Y | [5 empty] | 김형철 | 2 | [6 empty] | 88 | 11-10 | 0 | 76.46 | A |  | 1653 | 1 | 0.28 | 1571 | 1.94 | 70 | 30 | 178 | 2:58 | 16 | 17 | 0 | 102 |  | 75.35 | 0 | 650 | N2 | 2021-12-15 08:58 | 2021-12-15 09:35 | 38 | 2021-12-15 08:35 | 60 |  |  |  |  | N |  |  |  | Y |  |  |  | 12 |  | 0 | 22.5 | [23 empty] | 1.03 | 1.03 | A | [9 empty] | 0 | 0 | 533 | 21 | 0 | 129 | 0 | 1287 | 0 | 495 | 0 | 0 | 0 | 41 |  |  | 8
2021-12-14 | B68070 | 2 | 저탄소 | 16MNCRS5HAM |  | Si 탈산 | B | 6 | 41 | 52700 | 101.23 | B | B |  | B | 1 |  | 1 | 1555 | 1519 | 8900 |  |  | 8900 | 94.71 | 16 | 93968 | 1650 |  | Y | 51 | 44 |  |  | B68067 | 05 |  |  |  | 임승우 | 2 |  |  | Y |  |  |  | 101.9 | 12-8 | 0 | 298.52 | A |  | 1638 | 1 | 0.3 | 1573 | 1.61 | 62 | 30 | 266 | 4:26 | 18 | 18 | 0 | 98 |  | 63.57 | 0 | 0 | N2 | 2021-12-15 04:49 | 2021-12-15 05:02 | 13 | 2021-12-15 04:34 | 28 |  |  |  |  | Y | [7 empty] | 4 | 4.5 | 0 | 18.43 | [23 empty] | 0.5 | 0.5 | A | [9 empty] | 579 | 735 | 166 | 76 | 0 | 0 | 0 | 949 | 0 | 0 | 0 | 0 | 187 | 13 |  |  | 9
2021-12-14 | A68638 | 1 | 중탄소 | SM35CH |  | Si 탈산 | B | 18 | 16 | 53200 | 70.97 | B | C | C |  | 2 | 2 |  | 1530 | 1546 | 4000 | 5600 |  | 9600 | 94.55 | 12 | 101532 | 1627 |  | Y | 31 | 22 |  | Y | [5 empty] | 김형철 | 2 | [6 empty] | 103.25 | 13-5 | 0.01 | 24.19 | A |  | 1625 | 3 | 0.16 | 1589 | 0.9 | 88 | 44 | 240 | 4:00 | 16 | 17 | 127 | 0 |  | 0 |  | 900 | N2 | 2021-12-15 07:29 | 2021-12-15 08:28 | 60 | 2021-12-15 07:28 | 60 |  |  |  |  | N |  |  |  | Y | [5 empty] | 0 | 308.21 | [23 empty] | 14.83 | 0 | B | [9 empty] | 23 | 0 | 0 | 0 | 0 | 141 | 0 | 497 | 0 | 296 | 0 | 0 | 0 | 45 |  |  | 4
2021-12-14 | B68071 | 2 | 저탄소 | 16MNCRS5HAM | 잔강최소화전 | Si 탈산 | B | 36 | 79 | 49750 | 106.22 | B | B |  | B | 1 |  | 1 | 1555 | 1529 | 8900 |  |  | 8900 | 93.3 | 12 | 95396 | 1646 |  | Y | 52 | 43 |  |  | B68068 | 05 |  |  |  | 임승우 | 2 |  |  | Y |  |  |  | 111.55 | 12-9 | 0 | 280.48 | A |  | 1647 | 1 | 0.3 | 1579 | 1.66 | 68 | 36 | 293 | 4:53 | 16 | 16 | 0 | 99 | 120 | 82.37 | 0 | 0 | N2 | 2021-12-15 05:55 | 2021-12-15 06:02 | 7 | 2021-12-15 05:35 | 27 |  |  |  |  | Y | [7 empty] | 5 |  | 0 | 21.2 | [20 empty] | 0.7 | Y |  | 0.4 | 0.4 | A | [9 empty] | 496 | 867 | 235 | 92 | 0 | 0 | 0 | 943 | 0 | 0 | 0 | 0 | 183 | 14 |  |  | 11
2021-12-14 | A68639 | 1 | 중탄소 | SM35CH | 잔강최소화 | Si 탈산 | B | 33 | 35 | 53300 | 102.83 | B | C | C |  | 1 | 1 |  | 1530 | 1532 | 6900 |  |  | 6900 | 81.55 | 10 | 84610 | 1623 | 364 | Y | 67 | 35 | [7 empty] | 김형철 | 2 | [6 empty] | 96.35 | 12-3 | 0 | 269.3 | A |  | 1619 | 3 | 0.16 | 1580 | 1.11 | 79 | 36 | 290 | 4:50 | 16 | 17 | 126 | 0 |  | 0 |  | 700 | N2 | 2021-12-15 06:44 | 2021-12-15 07:30 | 46 | 2021-12-15 06:43 | 47 | [14 empty] | 0 | 270.44 | [23 empty] | 5.25 | 0 | A | [9 empty] | 69 | 0 | 182 | 13 | 0 | 151 | 0 | 593 | 0 | 393 | 0 | 0 | 0 | 25
2021-12-14 | B68072 | 2 | 중탄소 | AE4330VM |  | Al 탈산 | I | 21 | 64 | 50500 | 107.08 | B | C |  | C | 1 |  | 1 | 1560 | 1555 | 9200 |  |  | 9200 | 101.77 | 19 | 90400 | 1654 |  | INGOT | 54 | 44 |  |  | B68069 | 07 |  |  |  | 임승우 |  |  |  | Y |  | Y |  | 104.3 | 12-6 | 306.86 | 0 | A |  | 1643 | 1 | 0.3 | 1569 | 1.63 | 75 |  | 271 | 4:31 | 20 | 21 | 0 | 100 |  | 68.78 | 0 | 0 | AR | 2021-12-15 06:58 |  | 20 | 2021-12-15 06:47 | [15 empty] | 18.76 | 0 | [18 empty] | 1 |  |  |  |  | 0.19 | 0.19 | B | [9 empty] | 1577 | 0 | 1006 | 61 | 0 | 412 | 0 | 898 | 0 | 568 | 0 | 0 | 100 | 23
2021-12-15 | B68073 | 2 | 중탄소 | SA649 |  | Al 탈산 | I | 31 | 63 | 51300 | 106.63 | C | C |  | C | 1 |  | 1 | 1560 | 1572 | 7900 |  |  | 7900 | 86.53 | 14 | 91300 | 1668 | 357 | INGOT | 48 | 41 | [7 empty] | 문성민 | [5 empty] | Y |  | 99.3 | 12-1 | 231.92 | 0 | A |  | 1659 | 1 | 0.28 | 1576 | 1.64 | 85 |  | 220 | 3:40 | 25 | 27 | 0 | 101 |  | 64.75 | 0 | 0 | AR | 2021-12-15 08:12 |  | 20 | 2021-12-15 08:01 | [13 empty] | 4 |  | 21.46 | 0 | [18 empty] | 0.8 |  |  |  |  | 0.21 | 0.21 | B | [9 empty] | 1010 | 0 | 124 | 20 | 0 | 145 | 0 | 865 | 0 | 255 | 0 | 0 | 50 | 28
2021-12-15 | B68074 | 2 | 고탄소 | KWH1I |  | Al 탈산 | I | 6 | 42 | 52850 | 128.85 | C | C |  | C | 1 |  | 1 | 1560 | 1599 | 7100 |  |  | 7100 | 76.18 | 4 | 93200 | 1645 |  | INGOT | 62 | 39 |  |  | B68072 | 05 |  |  |  | 문성민 |  |  |  | Y |  | Y |  | 107.25 | 13-3 | 6.97 | 182.11 | A |  | 1646 | 1 | 0.27 | 1566 | 1.66 | 85 |  | 240 | 4:00 | 20 | 26 | 0 | 103 |  | 135.78 | 0 | 0 | N2 | 2021-12-15 09:45 |  | 21 | 2021-12-15 09:18 | [13 empty] | 2 |  | 0 | 42.61 | [18 empty] | 0.7 |  |  |  |  | 0.15 | 0.15 | B | [9 empty] | 0 | 0 | 386 | 0 | 0 | 283 | 0 | 551 | 0 | 206 | 0 | 0 | 124 | 25
2021-12-15 | A68640 | 1 | 중탄소 | SM35CH |  | Si 탈산 | B | 30 | 30 | 51600 | 114.88 | C | C |  | C | 1 |  | 1 | 1530 | 1547 | 6900 |  |  | 6900 | 67.96 | 12 | 101532 | 1654 |  | Y | 68 | 33 | [7 empty] | 양성호 | 2 | [8 empty] | 0 | 21.16 | A |  | 1637 | 1 | 0.25 | 1577 | 1.43 | 76 | 39 | 194 | 3:14 | 16 | 17 | 0 | 104 |  | 62.38 | 0 | 0 | N2 | 2021-12-15 10:09 | 2021-12-15 10:30 | 22 | 2021-12-15 09:56 | 34 | [12 empty] | 3 |  | 0 | 18.25 | [23 empty] | 0.38 | 0.38 | A | [9 empty] | 45 | 0 | 593 | 35 | 0 | 276 | 0 | 1452 | 0 | 948 | 0 | 0 | 147 | 19 |  |  | 4
2021-12-15 | B68075 | 2 | 중탄소 | SM35CH |  | Si 탈산 | B | 36 | 80 | 48850 | 133.97 | C | C |  | C | 1 |  | 1 | 1540 | 1570 | 7500 |  |  | 7500 | 49.25 | 18 | 152298 | 1642 |  | Y | 72 | 65 | [7 empty] | 문성민 | 2 |  |  |  |  | Y |  | 109.85 | 12-8 | 0.52 | 269.02 | A |  | 1633 | 1 | 0.35 | 1566 | 1.25 | 65 | 35 | 409 | 6:49 | 16 | 17 | 0 | 105 |  | 161.51 | 0 | 0 | N2 | 2021-12-15 11:08 | 2021-12-15 11:32 | 23 | 2021-12-15 10:46 | 45 | [12 empty] | 14 |  | 0 | 43.67 | [23 empty] | 1.55 | 1.55 | A | [9 empty] | 31 | 0 | 0 | 10 | 0 | 153 | 0 | 500 | 0 | 208 | 0 | 0 | 53 | 37
2021-12-15 | B68076 | 2 | 중탄소 | SM35CH2 |  | Al 탈산 | B | 21 | 65 | 50550 | 102.05 | C | C |  | C | 1 |  | 1 | 1540 | 1573 | 6000 |  |  | 6000 | 118.19 | 6 | 50766 | 1638 |  | Y | 50 | 33 |  |  | B68074 | 04 |  |  |  | 문성민 | 2 | [8 empty] | 0 | 189.46 | A |  | 1629 | 1 | 0.32 | 1566 | 1.64 | 67 | 30 | 315 | 5:15 | 16 | 16 | 0 | 106 | 50 | 49.02 | 0 | 0 | N2 | 2021-12-15 12:16 | 2021-12-15 12:37 | 21 | 2021-12-15 11:57 | 40 |  |  |  |  | N | [7 empty] | 10 | 4.2 | 0 | 13.45 | [23 empty] | 1.18 | 1.18 | A | [9 empty] | 125 | 0 | 233 | 10 | 0 | 231 | 0 | 501 | 0 | 207 | 0 | 0 | 0 | 42
2021-12-15 | B68077 | 2 | 중탄소 | SM35CH2 |  | Al 탈산 | B | 31 | 64 | 51200 | 98.08 | C | C |  | C | 1 |  | 1 | 1540 | 1580 | 6400 |  |  | 6400 | 63.03 | 12 | 101532 | 1630 |  | Y | 45 | 36 | [7 empty] | 문성민 | 2 | [6 empty] | 106.5 | 12-8 | 0.01 | 70.59 | A |  | 1632 | 1 | 0.37 | 1565 | 1.61 | 66 | 25 | 285 | 4:45 | 16 | 17 | 0 | 107 |  | 91.58 | 0 | 0 | N2 | 2021-12-15 13:11 | 2021-12-15 13:41 | 31 | 2021-12-15 12:52 | 49 | [12 empty] | 9 |  | 0 | 23.59 | [23 empty] | 0.95 | 0.95 | A | [9 empty] | 123 | 0 | 484 | 0 | 0 | 214 | 0 | 500 | 0 | 202 | 0 | 0 | 99 | 40 |  |  | 4
2021-12-15 | B68078 | 2 | 중탄소 | SM35CH2 | TUNDISH교체전 | Al 탈산 | B | 6 | 43 | 53150 | 79.73 | C | C | C |  | 1 | 1 |  | 1540 | 1625 | 4300 |  |  | 4300 | 44.52 | 12 | 96589 | 1615 |  | Y | 43 | 24 | [7 empty] | 문성민 | 2 | [6 empty] | 101.65 | 12-7 | 0.01 | 124.13 | A |  | 1621 | 3 | 0.18 | 1590 | 0.89 | 91 | 35 | 246 | 4:06 | 16 | 16 | 1 | 0 |  | 0 |  | 300 | N2 | 2021-12-15 13:52 | 2021-12-15 14:44 | 52 | 2021-12-15 13:50 | 54 | [14 empty] | 0 | 152.77 | [23 empty] | 26.14 | 0 | A | [9 empty] | 113 | 0 | 217 | 9 | 0 | 238 | 0 | 502 | 0 | 202 | 0 | 0 | 50 | 37
2021-12-15 | A68641 | 1 | 중탄소 | AE4140M2 | 연주시작 | Al 탈산 | B | 30 | 31 | 51800 | 101.13 | C | C |  | A | 1 |  | 1 | 1530 | 1542 | 8600 |  |  | 8600 | 85.39 | 13 | 100713 | 1655 | 352 | Y | 49 | 41 | [7 empty] | 양성호 | 2 | [6 empty] | 93 | 12-1 | 4.52 | 3.18 | A |  | 1659 | 1 | 0.3 | 1590 | 1.59 | 97 | 44 | 227 | 3:47 | 18 | 20 | 0 | 108 |  | 39.2 | 0 | 0 | AR | 2021-12-15 14:18 | 2021-12-15 14:33 | 15 | 2021-12-15 14:05 | 28 |  |  |  |  | Y | [7 empty] | 1 |  | 11.8 | 0 | [19 empty] | 2.35 |  |  |  | 0.1 | 0.1 | A | [9 empty] | 1163 | 0 | 820 | 20 | 0 | 80 | 0 | 898 | 0 | 347 | 0 | 0 | 223 | 0 |  |  | 9 |  | 1
2021-12-15 | A68642 | 1 | 중탄소 | AE4140M2 |  | Al 탈산 | B | 33 | 36 | 53100 | 85.1 | C | A | A |  | 1 | 1 |  | 1530 | 1545 | 7000 |  |  | 7000 | 91.93 | 9 | 76149 | 1633 |  | Y | 43 | 38 | [7 empty] | 양성호 | 2 | [6 empty] | 99.75 | 12-7 | 16.3 | 254.27 | A |  | 1616 | 3 | 0.16 | 1573 | 1.05 | 80 | 35 | 318 | 5:18 | 18 | 18 | 2 | 0 |  | 0 |  | 500 | AR | 2021-12-15 15:05 | 2021-12-15 15:26 | 22 | 2021-12-15 15:04 | 23 |  |  |  |  | Y |  |  |  | Y | [5 empty] | 81.21 | 103.88 | [23 empty] | 44.64 | 0 | A | [9 empty] | 1347 | 0 | 1009 | 19 | 0 | 172 | 0 | 500 | 0 | 298 | 0 | 0 | 0 | 58
2021-12-15 | B68079 | 2 | 중탄소 | 38MNSIVS5 | TUNDISH교체 | Si 탈산 | B | 36 | 81 | 48900 | 118.57 | C | A |  | A | 1 |  | 1 | 1540 | 1531 | 9100 |  |  | 9100 | 95.73 | 11 | 95062 | 1668 |  | Y | 57 | 52 | [7 empty] | 문성민 | 2 | [6 empty] | 98.6 | 11-7 | 0 | 336.85 | A |  | 1653 | 1 | 0.24 | 1574 | 1.53 | 83 | 35 | 316 | 5:16 | 25 | 25 | 0 | 109 | 120 | 87.38 | 0 | 0 | N2 | 2021-12-15 15:50 | 2021-12-15 16:15 | 25 | 2021-12-15 15:32 | 43 |  |  |  |  | Y | [7 empty] | 5 | 5 | 0 | 31.6 | [19 empty] | 1.83 |  |  |  | 0.64 | 0.64 | A | [9 empty] | 169 | 0 | 512 | 112 | 0 | 0 | 0 | 395 | 0 | 100 | 0 | 0 | 102 | 24 |  |  |  |  | 1
2021-12-15 | A68643 | 1 | 중탄소 | AE4140M2 |  | Al 탈산 | B | 18 | 17 | 53600 | 75.55 | A | A | A |  | 1 | 1 |  | 1530 | 1547 | 6200 |  |  | 6200 | 69.06 | 12 | 89780 | 1611 |  | Y | 41 | 36 | [7 empty] | 조관훈 | 2 |  |  |  |  | Y |  | 100.25 | 13-2 | 0 | 221.88 | A |  | 1611 | 3 | 0.18 | 1565 | 1.31 | 72 | 29 | 340 | 5:40 | 18 | 18 | 3 | 0 |  | 0 |  | 800 | AR | 2021-12-15 16:02 | 2021-12-15 16:24 | 22 | 2021-12-15 16:01 | 23 |  |  |  |  | Y |  |  |  | Y | [5 empty] | 139.35 | 62.88 | [23 empty] | 60.16 | 0 | A | [9 empty] | 1401 | 0 | 213 | 20 | 0 | 187 | 0 | 495 | 0 | 319 | 0 | 0 | 0 | 65
2021-12-15 | B68080 | 2 | 중탄소 | 38MNSIVS5 |  | Si 탈산 | B | 21 | 66 | 50250 | 113.58 | A | A |  | A | 1 |  | 1 | 1540 | 1522 | 8700 |  |  | 8700 | 91.52 | 11 | 95062 | 1645 |  | Y | 53 | 49 | [7 empty] | 임현진 | 2 |  |  |  |  | Y |  | 96.85 | 11-8 | 0 | 243.68 | A |  | 1639 | 1 | 0.2 | 1557 | 0 | 66 | 33 | 300 | 5:00 | 25 | 25 | 0 | 110 |  | 44.72 | 0 | 0 | N2 | 2021-12-15 17:07 | 2021-12-15 17:16 | 9 | 2021-12-15 16:49 | 27 |  |  |  |  | Y | [7 empty] | 4 | 4.5 | 0 | 18.06 | [23 empty] | 0.59 | 0.59 | A | [9 empty] | 128 | 0 | 524 | 82 | 0 | 0 | 0 | 502 | 0 | 109 | 0 | 0 | 99 | 24
2021-12-15 | A68644 | 1 | 중탄소 | AE4140M2 | 잔강최소화전 | Al 탈산 | B | 32 | 9 | 54600 | 78 | A | A | A |  | 1 | 1 |  | 1530 | 1532 | 8100 |  |  | 8100 | 96.41 | 10 | 84019 | 1584 |  | Y | 45 | 42 |  |  | A68641 |  |  |  |  | 조관훈 | 2 |  | Y |  |  |  |  | 102.25 | 13-6 | 0 | 164.24 | A |  | 1584 | 3 | 0.15 | 1563 | 0.66 | 70 | 22 | 133 | 2:13 | 18 | 18 | 4 | 0 |  | 0 |  | 300 | AR | 2021-12-15 17:02 | 2021-12-15 17:28 | 26 | 2021-12-15 17:00 | 28 |  |  |  |  | Y |  |  |  | Y | [5 empty] | 104.38 | 63.56 | [23 empty] | 108.92 | 0 | A | [9 empty] | 1330 | 34 | 157 | 0 | 0 | 187 | 0 | 1103 | 0 | 797 | 0 | 0 | 121 | 38
2021-12-15 | B68081 | 2 | 중탄소 | 38MNSIVS5 |  | Si 탈산 | B | 31 | 65 | 51400 | 116.72 | A | A |  | A | 1 |  | 1 | 1540 | 1522 | 8800 |  |  | 8800 | 101.83 | 10 | 86420 | 1644 |  | Y | 55 | 51 | [7 empty] | 임현진 | 2 |  |  |  |  | Y |  | 99.4 | 12-1 | 0 | 258.96 | A |  | 1631 | 1 | 0.21 | 1556 | 1.52 | 65 | 30 | 285 | 4:45 | 25 | 25 | 0 | 111 | 70 | 48.19 | 0 | 0 | N2 | 2021-12-15 18:16 | 2021-12-15 18:23 | 7 | 2021-12-15 18:01 | 23 |  |  |  |  | Y | [7 empty] | 4 | 4.5 | 0 | 18.04 | [23 empty] | 0.51 | 0.51 | A | [9 empty] | 119 | 0 | 529 | 82 | 0 | 0 | 0 | 497 | 0 | 108 | 0 | 0 | 102 | 34
2021-12-15 | A68645 | 1 | 중탄소 | AE4140MB | 잔강최소화 | Al 탈산 | B | 30 | 32 | 52200 | 75.53 | A | A | A |  | 1 | 1 |  | 1530 | 1538 | 7100 |  |  | 7100 | 51.28 | 18 | 138445 | 1596 |  | Y | 42 | 37 |  |  | A68642 |  |  |  |  | 조관훈 | 2 |  | Y |  |  |  |  | 109.35 | 13-8 | 109.68 | 61.3 | A |  | 1596 | 3 | 0.15 | 1569 | 0.84 | 77 | 12 | 256 | 4:16 | 18 | 20 | 5 | 0 |  | 0 |  | 300 | AR | 2021-12-15 17:57 | 2021-12-15 18:30 | 51 | 2021-12-15 17:55 | 53 |  |  |  |  | Y |  |  |  | Y | [5 empty] | 73.67 | 39.86 | [20 empty] | 1.46 |  |  | 9.91 | 0 | A | [9 empty] | 1424 | 111 | 967 | 0 | 0 | 193 | 0 | 1086 | 0 | 893 | 0 | 0 | 95 | 79 |  |  | 14
2021-12-15 | B68082 | 2 | 중탄소 | 38MNSIVS5 | 잔강최소화전 | Si 탈산 | B | 6 | 44 | 53150 | 111.48 | A | A |  | A | 1 |  | 1 | 1540 | 1524 | 8500 |  |  | 8500 | 102.18 | 10 | 83183 | 1621 |  | Y | 53 | 47 |  |  | B68079 | 07 |  |  |  | 임현진 | 2 |  |  | Y |  | Y |  | 99.55 | 12-5 | 0 | 159 | A |  | 1626 | 1 | 0.17 | 1552 | 1.58 | 61 | 25 | 184 | 3:04 | 25 | 25 | 0 | 112 |  | 44.62 | 0 | 0 | N2 | 2021-12-15 19:22 | 2021-12-15 19:31 | 9 | 2021-12-15 19:06 | 26 |  |  |  |  | Y | [7 empty] | 4 | 4.5 | 0 | 16.97 | [23 empty] | 0.49 | 0.49 | A | [9 empty] | 116 | 0 | 498 | 57 | 0 | 0 | 0 | 503 | 0 | 109 | 0 | 0 | 104 | 25
2021-12-15 | A68646 | 1 | 중탄소 | AE4140M12 | 유사강종연연주 | Al 탈산 | B | 33 | 37 | 53100 | 81.63 | A | A | A |  | 1 | 1 |  | 1530 | 1511 | 8500 |  |  | 8500 | 167.43 | 6 | 50766 | 1597 |  | Y | 52 | 43 |  |  | A68643 |  |  |  |  | 조관훈 | 2 |  |  | Y |  |  |  | 100.55 | 12-7 | 283.41 | 0 | A |  | 1597 | 3 | 0.15 | 1571 | 0.93 | 80 | 29 | 272 | 4:32 | 16 | 17 | 6 | 0 |  | 0 |  | 300 | AR | 2021-12-15 19:01 | 2021-12-15 19:52 | 50 | 2021-12-15 18:59 | 52 |  |  |  |  | Y |  |  |  | Y | [5 empty] | 65.26 | 33.46 | [20 empty] | 1.41 |  |  | 0.06 | 0 | B | [9 empty] | 1514 | 25 | 967 | 27 | 0 | 186 | 0 | 1039 | 0 | 745 | 0 | 0 | 243 | 44 |  |  | 14
2021-12-15 | B68083 | 2 | 중탄소 | SM45CS1 | 잔강최소화 | Al 탈산 | B | 36 | 82 | 48750 | 91 | A | A |  | A | 1 |  | 1 | 1540 | 1543 | 7400 |  |  | 7400 | 79.51 | 11 | 93071 | 1633 |  | Y | 44 | 37 |  |  | B68080 | 05 |  |  |  | 임현진 | 2 |  |  | Y |  | Y |  | 105.95 | 12-4 | 320.73 | 0 | A |  | 1635 | 1 | 0.28 | 1574 | 1.68 | 83 | 35 | 242 | 4:02 | 13 | 13 | 0 | 113 |  | 79.09 | 0 | 0 | AR | 2021-12-15 20:13 | 2021-12-15 20:47 | 34 | 2021-12-15 19:57 | 50 |  |  |  |  | N | [7 empty] | 3 | 4.5 | 14.58 | 0 | [23 empty] | 0.15 | 0.15 | A | [9 empty] | 0 | 0 | 563 | 43 | 0 | 0 | 0 | 498 | 0 | 106 | 0 | 0 | 104 | 41
2021-12-15 | A68647 | 1 | 중탄소 | AE4140M12 |  | Al 탈산 | B | 18 | 18 | 53300 | 78.42 | A | A | A |  | 1 | 1 |  | 1530 | 1563 | 7100 |  |  | 7100 | 66.23 | 14 | 107196 | 1609 |  | Y | 47 | 36 |  |  | A68644 |  |  |  |  | 조관훈 | 2 |  |  | Y |  |  |  | 106.45 | 13-8 | 258.62 | 0 | A |  | 1609 | 3 | 0.15 | 1570 | 1.39 | 79 | 27 | 229 | 3:49 | 18 | 18 | 8 | 0 |  | 0 |  | 300 | AR | 2021-12-15 20:04 | 2021-12-15 20:52 | 47 | 2021-12-15 20:02 | 50 |  |  |  |  | Y |  |  |  | Y | [5 empty] | 305.15 | 0 | [20 empty] | 1.32 |  |  | 0.03 | 0 | A | [9 empty] | 1478 | 56 | 1033 | 0 | 0 | 175 | 0 | 1017 | 0 | 697 | 0 | 0 | 224 | 53 |  |  | 14
2021-12-15 | B68084 | 2 | 중탄소 | SM45CS1 |  | Al 탈산 | B | 21 | 67 | 50300 | 93.78 | A | A |  | A | 1 |  | 1 | 1540 | 1572 | 6600 |  |  | 6600 | 70.91 | 11 | 93071 | 1633 |  | Y | 47 | 39 |  |  | B68081 | 05 |  |  |  | 임현진 | 2 |  |  | Y |  | Y |  |  |  | 301.72 | 0 | A |  | 1615 | 1 | 0.26 | 1566 | 1.33 | 75 | 35 | 230 | 3:50 | 13 | 13 | 0 | 114 |  | 81.58 | 0 | 0 | AR | 2021-12-15 21:19 | 2021-12-15 21:53 | 34 | 2021-12-15 21:03 | 50 |  |  |  |  | N | [7 empty] | 3 | 4.5 | 14.58 | 0 | [23 empty] | 0.22 | 0.22 | A | [9 empty] | 0 | 0 | 554 | 23 | 0 | 0 | 0 | 702 | 0 | 209 | 0 | 0 | 85 | 43
2021-12-15 | A68648 | 1 | 중탄소 | AE4140M12 |  | Al 탈산 | B | 32 | 10 | 53700 | 84.77 | A | A | A |  | 1 | 1 |  | 1530 | 1546 | 8100 |  |  | 8100 | 80.1 | 12 | 101122 | 1600 | 356 | Y | 53 | 40 |  |  | A68645 |  |  |  |  | 조관훈 | 2 |  |  | Y |  |  |  | 105.85 | 13-10 | 242.46 | 0 | A |  | 1600 | 3 | 0.15 | 1564 | 1.2 | 73 | 24 | 277 | 4:37 | 18 | 19 | 8 | 0 |  | 0 |  | 300 | AR | 2021-12-15 21:13 | 2021-12-15 22:03 | 50 | 2021-12-15 21:11 | 52 |  |  |  |  | Y |  |  |  | Y | [5 empty] | 70.82 | 35.65 | [20 empty] | 1.69 |  |  | 0.06 | 0 | A | [9 empty] | 1518 | 75 | 994 | 0 | 0 | 177 | 0 | 1389 | 0 | 896 | 0 | 0 | 292 | 33 |  |  | 16
2021-12-15 | B68085 | 2 | 중탄소 | SM45CS1 |  | Al 탈산 | B | 31 | 66 | 51050 | 94.85 | A | A |  | B | 1 |  | 1 | 1540 | 1537 | 7100 |  |  | 7100 | 76.29 | 11 | 93071 | 1612 |  | Y | 40 | 34 |  |  | B68082 | 05 |  |  |  | 임현진 | 2 |  |  | Y |  | Y |  | 97.75 | 11-9 | 196.95 | 0 | A |  | 1613 | 1 | 0.26 | 1561 | 1.24 | 70 | 28 | 208 | 3:28 | 13 | 13 | 0 | 115 |  | 103.4 | 0 | 0 | AR | 2021-12-15 22:19 | 2021-12-15 22:57 | 38 | 2021-12-15 21:57 | 60 |  |  |  |  | N | [7 empty] | 3 | 4.4 | 20.09 | 0 | [23 empty] | 0.19 | 0.19 | A | [9 empty] | 0 | 0 | 495 | 46 | 0 | 0 | 0 | 502 | 0 | 196 | 0 | 0 | 78 | 40
2021-12-15 | A68649 | 1 | 중탄소 | AE4140M12 | TUNDISH교체전 | Al 탈산 | B | 30 | 33 | 51700 | 84.65 | A | A | B |  | 1 | 1 |  | 1530 | 1545 | 7400 |  |  | 7400 | 68.79 | 14 | 107572 | 1597 |  | Y | 52 | 40 | [7 empty] | 조관훈 | 2 |  |  | Y |  |  |  | 109.55 | 13-8 | 346.38 | 0 | A |  | 1597 | 3 | 0.15 | 1556 | 1.28 | 65 | 23 | 264 | 4:24 | 16 | 16 | 9 | 0 |  | 0 |  | 350 | AR | 2021-12-15 22:17 | 2021-12-15 23:12 | 55 | 2021-12-15 22:15 | 57 |  |  |  |  | Y |  |  |  | Y | [5 empty] | 73.72 | 60.9 | [20 empty] | 1.54 |  |  | 0.18 | 0 | A | [9 empty] | 2804 | 86 | 1928 | 13 | 0 | 198 | 0 | 1194 | 0 | 793 | 0 | 0 | 279 | 88 |  |  | 16
2021-12-15 | B68086 | 2 | 중탄소 | SM45CS1 |  | Al 탈산 | B | 6 | 45 | 52750 | 88.63 | A | B |  | B | 1 |  | 1 | 1540 | 1540 | 5900 |  |  | 5900 | 63.39 | 11 | 93071 | 1610 |  | Y | 39 | 34 | [7 empty] | 임현진 | 2 | [6 empty] | 96.55 | 12-2 | 123.06 | 0 | A |  | 1608 | 1 | 0.26 | 1550 | 1.68 | 59 | 15 | 223 | 3:43 | 13 | 13 | 0 | 116 |  | 103.84 | 0 | 0 | AR | 2021-12-15 23:07 | 2021-12-16 00:01 | 54 | 2021-12-15 22:48 | 72 |  |  |  |  | N | [7 empty] | 11 | 5 | 20.34 | 0 | [23 empty] | 0.19 | 0.19 | A | [9 empty] | 0 | 0 | 257 | 15 | 0 | 0 | 0 | 748 | 0 | 109 | 0 | 0 | 68 | 10
2021-12-15 | A68650 | 1 | 고탄소 | AE1055LS | TUNDISH교체 | Al 탈산 | B | 33 | 38 | 53000 | 98.07 | B | B | B |  | 1 | 1 |  | 1520 | 1540 | 6200 |  |  | 6200 | 73.29 | 10 | 84600 | 1611 |  | Y | 41 | 31 | [7 empty] | 김형철 | 2 | [6 empty] | 105.95 | 13-3 | 0.01 | 173.87 | A |  | 1620 | 3 | 0.14 | 1560 | 1.2 | 76 | 32 | 309 | 5:09 | 25 | 25 | 10 | 0 |  | 0 |  | 400 | N2 | 2021-12-16 00:02 | 2021-12-16 00:45 | 43 | 2021-12-15 23:50 | 56 |  |  |  |  | Y |  |  |  | Y | [5 empty] | 0 | 247.58 | [19 empty] | 1.86 |  |  |  | 2.27 | 0 | B | [9 empty] | 39 | 0 | 821 | 0 | 0 | 176 | 0 | 497 | 0 | 396 | 0 | 0 | 0 | 59 |  |  |  | 0 | 1
2021-12-15 | B68087 | 2 | 중탄소 | SM45CS1 |  | Al 탈산 | B | 36 | 83 | 48600 | 93.3 | B | B |  | B | 1 |  | 1 | 1540 | 1548 | 6200 |  |  | 6200 | 61.06 | 12 | 101532 | 1583 |  | Y | 39 | 34 | [7 empty] | 임승우 | 2 | [6 empty] | 108.3 | 12-6 | 103.07 | 0 | A |  | 1607 | 1 | 0.22 | 1551 | 1.41 | 60 | 26 | 245 | 4:05 | 13 | 13 | 0 | 117 |  | 83.29 | 0 | 0 | AR | 2021-12-16 00:20 | 2021-12-16 00:56 | 36 | 2021-12-15 23:58 | 58 |  |  |  |  | N | [7 empty] | 3 | 4.2 | 17.05 | 0 | [23 empty] | 0.15 | 0.15 | A | [9 empty] | 0 | 0 | 215 | 41 | 0 | 0 | 0 | 886 | 0 | 0 | 0 | 0 | 135 | 18
2021-12-15 | A68651 | 1 | 고탄소 | AE1055LS |  | Al 탈산 | B | 18 | 19 | 52900 | 94.47 | B | B | B |  | 1 | 1 |  | 1520 | 1533 | 6600 |  |  | 6600 | 78.01 | 10 | 84600 | 1595 |  | Y | 44 | 34 | A68650번 진공후 온도낮아 600kwh송전 | [6 empty] | 김형철 | 2 | [6 empty] | 102.15 | 13-3 | 0 | 196.69 | A |  | 1602 | 3 | 0.14 | 1554 | 0.98 | 70 | 28 | 289 | 4:49 | 25 | 25 | 11 | 0 |  | 0 |  | 400 | N2 | 2021-12-16 01:02 | 2021-12-16 01:45 | 43 | 2021-12-16 01:00 | 45 |  |  |  |  | Y |  |  |  | Y | [5 empty] | 0 | 232.74 | [23 empty] | 3.6 | 0 | A | [9 empty] | 31 | 0 | 764 | 23 | 0 | 172 | 0 | 843 | 0 | 647 | 0 | 0 | 0 | 50
2021-12-15 | B68088 | 2 | 중탄소 | SM45CS1 | TUNDISH교체전 | Al 탈산 | B | 21 | 68 | 50450 | 86.1 | B | B |  | B | 1 |  | 1 | 1540 | 1541 | 6500 |  |  | 6500 | 57.74 | 14 | 112578 | 1639 |  | Y | 41 | 34 | [7 empty] | 임승우 | 2 | [6 empty] | 104.45 | 12-5 | 154.17 | 0 | A |  | 1616 | 1 | 0.24 | 1563 | 1.53 | 72 | 30 | 212 | 3:32 | 13 | 13 | 0 | 118 |  | 82.94 | 0 | 0 | AR | 2021-12-16 01:12 | 2021-12-16 02:00 | 47 | 2021-12-16 00:57 | 63 |  |  |  |  | N | [7 empty] | 4 | 4.5 | 16.47 | 0 | [23 empty] | 0.33 | 0.33 | A | [9 empty] | 0 | 0 | 103 | 0 | 0 | 0 | 0 | 810 | 0 | 0 | 0 | 0 | 130 | 15
2021-12-15 | A68652 | 1 | 고탄소 | AE1055LS |  | Al 탈산 | B | 32 | 11 | 53300 | 94.2 | B | B | B |  | 1 | 1 |  | 1520 | 1553 | 4500 |  |  | 4500 | 44.33 | 12 | 101520 | 1589 |  | Y | 40 | 26 | [7 empty] | 김형철 | 2 | [6 empty] | 104.8 | 13-8 | 0.02 | 172.84 | A |  | 1597 | 3 | 0.14 | 1546 | 0.91 | 62 | 24 | 285 | 4:45 | 25 | 25 | 12 | 0 |  | 0 |  | 400 | N2 | 2021-12-16 02:09 | 2021-12-16 02:41 | 32 | 2021-12-16 02:07 | 34 |  |  |  |  | Y |  |  |  | Y | [5 empty] | 0 | 283.91 | [23 empty] | 0.01 | 0 | A | [9 empty] | 56 | 0 | 707 | 28 | 0 | 178 | 0 | 498 | 0 | 397 | 0 | 0 | 0 | 74
2021-12-15 | B68089 | 2 | 저탄소 | ATA105M2 | TUNDISH교체 | Al 탈산 | B | 31 | 67 | 51000 | 100.63 | B | B |  | B | 1 |  | 1 | 1555 | 1555 | 8400 |  |  | 8400 | 92.44 | 11 | 90871 | 1697 |  | Y | 47 | 42 | [7 empty] | 임승우 | 2 | [6 empty] | 104.3 | 12-5 | 4.96 | 262.32 | A |  | 1686 | 1 | 0.23 | 1605 | 1.63 | 92 | 38 | 310 | 5:10 | 15 | 20 | 0 | 119 |  | 93.1 | 0 | 0 | N2 | 2021-12-16 02:25 | 2021-12-16 03:26 | 61 | 2021-12-16 02:10 | 76 | [12 empty] | 6 |  | 0 | 27.14 | [19 empty] | 2.01 |  |  |  | 0.36 | 0.36 | A | [9 empty] | 0 | 0 | 540 | 83 | 0 | 411 | 0 | 703 | 0 | 0 | 0 | 0 | 0 | 6 |  |  | 9 |  | 1
2021-12-15 | A68653 | 1 | 고탄소 | AE1055LS |  | Al 탈산 | B | 30 | 34 | 0 | 89.65 | B | B | B |  | 1 | 1 |  | 1520 | 1574 | 4400 |  |  | 4400 | 43.34 | 12 | 101520 | 1595 |  | Y | 41 | 32 | [7 empty] | 김형철 | 2 |  |  | Y |  |  |  | 159.85 |  | 0 | 164.87 | A |  | 1595 | 3 | 0.13 | 1555 | 0.83 | 71 | 31 | 282 | 4:42 | 25 | 25 | 13 | 0 |  | 0 |  | 400 | N2 | 2021-12-16 03:06 | 2021-12-16 03:41 | 36 | 2021-12-16 03:05 | 37 |  |  |  |  | Y |  |  |  | Y | [5 empty] | 0 | 235.82 | [23 empty] | 1.25 | 0 | A | [9 empty] | 76 | 0 | 813 | 21 | 0 | 165 | 0 | 498 | 0 | 399 | 0 | 0 | 0 | 39
2021-12-15 | B68090 | 2 | 저탄소 | ATA105M2 |  | Al 탈산 | B | 6 | 46 | 52750 | 96.95 | B | B |  | B | 1 |  | 1 | 1555 | 1575 | 7000 |  |  | 7000 | 75 | 11 | 93335 | 1666 |  | Y | 51 | 38 | [7 empty] | 임승우 | 2 | [6 empty] | 106.85 | 13-2 | 0 | 191.61 | A |  | 1656 | 1 | 0.24 | 1597 | 1.49 | 84 | 36 | 272 | 4:32 | 15 | 16 | 0 | 120 | 150 | 80.22 | 0 | 0 | N2 | 2021-12-16 03:20 | 2021-12-16 04:26 | 66 | 2021-12-16 03:08 | 78 |  |  |  |  | N | [7 empty] | 6 | 3.5 | 8.83 | 18.07 | [23 empty] | 0.43 | 0.43 | A | [9 empty] | 0 | 0 | 290 | 90 | 0 | 367 | 0 | 601 | 0 | 0 | 0 | 0 | 0 | 15 |  |  | 6
2021-12-15 | A68654 | 1 | 고탄소 | AE1055LS |  | Al 탈산 | B | 33 | 39 | 53200 | 88.3 | B | B | B |  | 1 | 1 |  | 1520 | 1543 | 4500 |  |  | 4500 | 44.33 | 12 | 101520 | 1591 |  | Y | 41 | 30 | [7 empty] | 김형철 | 2 |  |  | Y | [5 empty] | 0 | 132.75 | A |  | 1591 | 3 | 0.14 | 1553 | 0.84 | 69 | 35 | 312 | 5:12 | 25 | 25 | 14 | 0 |  | 0 |  | 400 | N2 | 2021-12-16 04:14 | 2021-12-16 04:41 | 27 | 2021-12-16 04:12 | 29 |  |  |  |  | Y |  |  |  | Y | [5 empty] | 0 | 221.55 | [23 empty] | 0 | 0 | A | [9 empty] | 75 | 0 | 855 | 11 | 0 | 174 | 0 | 498 | 0 | 396 | 0 | 0 | 0 | 115 |  |  |  | 0
2021-12-15 | B68091 | 2 | 저탄소 | ATA105M2 |  | Al 탈산 | B | 36 | 84 | 49100 | 100.68 | B | B |  | B | 1 |  | 1 | 1555 | 1570 | 5800 |  |  | 5800 | 58.05 | 12 | 99921 | 1656 |  | Y | 44 | 37 | [7 empty] | 임승우 | 2 | [6 empty] | 105.4 | 12-3 | 0 | 175.04 | A |  | 1644 | 1 | 0.17 | 1583 | 1.33 | 70 | 29 | 268 | 4:28 | 15 | 18 | 0 | 121 |  | 71.12 | 0 | 0 | N2 | 2021-12-16 04:38 | 2021-12-16 05:25 | 47 | 2021-12-16 04:16 | 69 |  |  |  |  | N | [7 empty] | 12 | 5 | 0 | 19.92 | [23 empty] | 0.74 | 0.74 | A | [9 empty] | 0 | 0 | 421 | 74 | 0 | 394 | 0 | 675 | 0 | 0 | 0 | 0 | 0 | 11 |  |  | 6
2021-12-15 | A68655 | 1 | 고탄소 | AE1055LS |  | Al 탈산 | B | 18 | 20 | 53200 | 84.17 | B | B | B |  | 1 | 1 |  | 1520 | 1557 | 4200 |  |  | 4200 | 41.37 | 12 | 101520 | 1594 |  | Y | 43 | 24 | [7 empty] | 김형철 | 2 |  |  | Y |  |  |  | 96.55 | 12-7 | 0 | 170.02 | A |  | 1594 | 3 | 0.14 | 1554 | 1.03 | 70 | 35 | 256 | 4:16 | 25 | 25 | 15 | 0 |  | 0 |  | 400 | N2 | 2021-12-16 05:08 | 2021-12-16 05:40 | 32 | 2021-12-16 05:06 | 35 |  |  |  |  | Y |  |  |  | Y | [5 empty] | 0 | 186.43 | [23 empty] | 0.01 | 0 | A | [9 empty] | 66 | 0 | 767 | 19 | 0 | 129 | 0 | 497 | 0 | 395 | 0 | 0 | 0 | 42
2021-12-15 | B68092 | 2 | 저탄소 | ATA105M2 |  | Al 탈산 | B | 21 | 69 | 50450 | 97.7 | B | B |  | B | 1 |  | 1 | 1555 | 1587 | 5200 |  |  | 5200 | 56.95 | 11 | 91311 | 1650 | 365 | Y | 49 | 29 | [7 empty] | 임승우 | 2 | [6 empty] | 104.05 | 12-4 | 0 | 157.89 | A |  | 1642 | 1 | 0.24 | 1582 | 0 | 69 | 32 | 322 | 5:22 | 15 | 15 | 0 | 122 |  | 106.45 | 0 | 0 | N2 | 2021-12-16 05:47 | 2021-12-16 06:31 | 45 | 2021-12-16 05:32 | 60 | [12 empty] | 8 |  | 23.83 | 3.37 | [23 empty] | 0.5 | 0.5 | B | [9 empty] | 0 | 0 | 162 | 86 | 0 | 356 | 0 | 726 | 0 | 0 | 0 | 0 | 0 | 22 |  |  | 6
2021-12-15 | A68656 | 1 | 고탄소 | AE1055LS |  | Al 탈산 | B | 32 | 12 | 53700 | 77.87 | B | B | D |  | 1 | 1 |  | 1520 | 1552 | 4500 |  |  | 4500 | 53.19 | 10 | 84600 | 1581 |  | Y | 40 | 32 | [7 empty] | 김형철 | 2 |  |  | Y |  |  |  | 110.4 | 14-4 | 0.01 | 89.15 | A |  | 1581 | 3 | 0.14 | 1550 | 0.86 | 66 | 31 | 213 | 3:33 | 25 | 26 | 16 | 0 |  | 0 |  | 400 | N2 | 2021-12-16 06:04 | 2021-12-16 06:34 | 30 | 2021-12-16 06:02 | 32 |  |  |  |  | Y |  |  |  | Y | [5 empty] | 0 | 168.8 | [23 empty] | 0.01 | 0 | A | [9 empty] | 57 | 0 | 806 | 29 | 0 | 158 | 0 | 773 | 0 | 563 | 0 | 0 | 74 | 116
2021-12-15 | B68093 | 2 | 저탄소 | ATA105M2 | 연주종료 | Al 탈산 | B | 31 | 68 | 51150 | 103.3 | B | B |  | D | 1 |  | 1 | 1555 | 1575 | 5800 |  |  | 5800 | 52.58 | 13 | 110305 | 1643 |  | Y | 41 | 35 | [7 empty] | 임승우 | 2 | [6 empty] | 106.35 | 12-7 | 0 | 168.07 | A |  | 1645 | 1 | 0.23 | 1592 | 1.15 | 79 | 35 | 317 | 5:17 | 15 | 15 | 0 | 123 | 160 | 144.45 | 0 | 0 | N2 | 2021-12-16 06:57 | 2021-12-16 07:34 | 37 | 2021-12-16 06:34 | 60 |  |  |  |  | N | [7 empty] | 2 | 4 | 0 | 27.88 | [23 empty] | 0.17 | 0.17 | A | [9 empty] | 0 | 0 | 0 | 35 | 0 | 316 | 0 | 1007 | 0 | 0 | 0 | 0 | 140 | 0 |  |  | 4
2021-12-15 | A68657 | 1 | 고탄소 | AE1055LS |  | Al 탈산 | B | 30 | 35 | 52300 | 71.15 | B | D | D |  | 1 | 1 |  | 1520 | 1555 | 3700 |  |  | 3700 | 36.45 | 12 | 101520 | 1588 |  | Y | 40 | 21 | [7 empty] | 김형철 | 2 |  | Y |  |  |  |  | 105.65 | 13-3 | 0.33 | 128.99 | A |  | 1588 | 3 | 0.14 | 1555 | 1 | 71 | 32 | 203 | 3:23 | 25 | 25 | 17 | 0 |  | 0 |  | 500 | N2 | 2021-12-16 07:02 | 2021-12-16 07:37 | 35 | 2021-12-16 07:01 | 36 |  |  |  |  | Y |  |  |  | Y | [5 empty] | 0 | 151.76 | [23 empty] | 3.29 | 0.64 | A | [9 empty] | 54 | 0 | 828 | 12 | 0 | 128 | 0 | 495 | 0 | 395 | 0 | 0 | 77 | 41
2021-12-16 | B68094 | 2 | 중탄소 | SA649 |  | Al 탈산 | I | 33 | 40 | 53600 | 98.27 | D | D |  | D | 1 |  | 1 | 1560 | 1552 | 7000 |  |  | 7000 | 85.47 | 6 | 81900 | 1671 |  | INGOT | 38 | 35 | [7 empty] | 김규완 | [5 empty] | Y |  | 87.7 | 11-3 | 159.45 | 0 | A |  | 1664 | 1 | 0.23 | 1573 | 1.73 | 82 |  | 180 | 3:00 | 25 | 25 | 0 | 124 |  | 129.58 | 0 | 0 | AR | 2021-12-16 07:57 |  | 23 | 2021-12-16 07:41 | [5 empty] | Y | [7 empty] | 1 | 5.5 | 36.69 | 0 | [18 empty] | 0.7 |  |  |  |  | 0.08 | 0.08 | A | [9 empty] | 928 | 96 | 0 | 56 | 0 | 125 | 0 | 852 | 0 | 256 | 0 | 0 | 54 | 0
2021-12-16 | A68658 | 1 | 고탄소 | AE1055LS |  | Al 탈산 | B | 6 | 47 | 51800 | 74.4 | D | D | D |  | 1 | 1 |  | 1520 | 1593 | 4000 |  |  | 4000 | 39.4 | 12 | 101520 | 1586 |  | Y | 40 | 23 | [7 empty] | 김덕진 | 2 |  | Y |  |  |  |  | 105.15 | 12-10 | 0.02 | 136.99 | A |  | 1586 | 3 | 0.14 | 1546 | 1.11 | 62 | 27 | 365 | 6:05 | 25 | 25 | 18 | 0 |  | 0 |  | 450 | N2 | 2021-12-16 08:05 | 2021-12-16 08:38 | 33 | 2021-12-16 08:04 | 33 |  |  |  |  | Y |  |  |  | Y | [5 empty] | 0 | 181.3 | [23 empty] | 3.31 | 1.89 | A | [9 empty] | 50 | 0 | 825 | 29 | 0 | 125 | 0 | 899 | 0 | 609 | 0 | 0 | 206 | 35
2021-12-16 | B68095 | 2 | 고탄소 | KWH1I |  | Al 탈산 | I | 36 | 85 | 49250 | 102.43 | D | D |  | D | 1 |  | 1 | 1560 | 1565 | 6400 |  |  | 6400 | 64.58 | 7 | 99100 | 1647 |  | INGOT | 43 | 33 | IC용강량 부족으로 2연주 10톤 내림 |  | B68092 | 10 |  |  |  | 김규완 |  |  |  | Y |  | Y |  | 104.95 | 12-2 | 0 | 119.56 | A |  | 1641 | 1 | 0.21 | 1575 | 1.33 | 94 |  | 283 | 4:43 | 20 | 21 | 0 | 125 |  | 175.76 | 0 | 0 | N2 | 2021-12-16 09:02 |  | 37 | 2021-12-16 08:44 | [5 empty] | Y | [7 empty] | 3 | 4 | 0 | 42.93 | [16 empty] | 0.6 |  | 0.8 |  |  |  |  | 0.31 | 0.31 | B | [9 empty] | 0 | 0 | 168 | 41 | 0 | 185 | 0 | 800 | 0 | 204 | 0 | 0 | 0 | 23
2021-12-16 | A68659 | 1 | 고탄소 | AE1055LS |  | Al 탈산 | B | 18 | 21 | 52800 | 85.12 | D | D | D |  | 1 | 1 |  | 1520 | 1631 | 1800 |  |  | 1800 | 21.28 | 10 | 84600 | 1596 |  | Y | 40 | 10 | [7 empty] | 김덕진 | 2 |  |  | Y |  | N |  | 101.7 | 13-2 | 0.01 | 20.8 | A |  | 1596 | 3 | 0.14 | 1542 | 1.15 | 58 | 28 | 258 | 4:18 | 25 | 25 | 19 | 0 |  | 0 |  | 450 | N2 | 2021-12-16 09:15 | 2021-12-16 09:38 | 23 | 2021-12-16 09:15 | 23 |  |  |  |  | Y |  |  |  | Y | [5 empty] | 0 | 242.19 | [23 empty] | 3.44 | 3.23 | A | [9 empty] | 43 | 0 | 804 | 29 | 0 | 150 | 0 | 502 | 0 | 395 | 0 | 0 | 0 | 40
2021-12-16 | A68660 | 1 | 고탄소 | AE1055LS |  | Al 탈산 | B | 32 | 13 | 53300 | 96.82 | D | D | D |  | 1 | 1 |  | 1520 | 1603 | 2700 |  |  | 2700 | 26.6 | 12 | 101520 | 1585 |  | Y | 44 | 16 | [7 empty] | 김덕진 | 2 |  |  | Y |  | N |  | 106 | 13-9 | 3.26 | 133.31 | A |  | 1585 | 3 | 0.17 | 1544 | 0.77 | 60 | 32 | 293 | 4:53 | 25 | 25 | 20 | 0 |  | 0 |  | 450 | N2 | 2021-12-16 10:22 | 2021-12-16 10:37 | 15 | 2021-12-16 10:22 | 15 |  |  |  |  | Y |  |  |  | Y | [5 empty] | 0 | 282.28 | [23 empty] | 3.44 | 4.64 | A | [9 empty] | 45 | 0 | 813 | 12 | 0 | 174 | 0 | 502 | 0 | 449 | 0 | 0 | 0 | 70
2021-12-16 | A68661 | 1 | 고탄소 | AE1055LS |  | Al 탈산 | B | 30 | 36 | 51700 | 78.58 | D | D | D |  | 1 | 1 |  | 1520 | 1591 | 3000 |  |  | 3000 | 29.55 | 12 | 101520 | 1589 |  | Y | 42 | 17 | [7 empty] | 김덕진 | 2 |  |  | Y |  | N |  | 105.15 | 13-2 | 0 | 153.43 | A |  | 1589 | 3 | 0.17 | 1552 | 0.93 | 68 | 34 | 269 | 4:29 | 25 | 25 | 21 | 0 |  | 0 |  | 500 | N2 | 2021-12-16 11:05 | 2021-12-16 11:36 | 31 | 2021-12-16 11:04 | 32 |  |  |  |  | Y |  |  |  | Y | [5 empty] | 0 | 217.15 | [23 empty] | 3.45 | 5.54 | A | [9 empty] | 43 | 0 | 793 | 12 | 0 | 153 | 0 | 649 | 0 | 499 | 0 | 0 | 75 | 45
2021-12-16 | A68662 | 1 | 고탄소 | AE1055LS |  | Al 탈산 | B | 33 | 41 | 53100 | 74.25 | D | D | D |  | 1 | 1 |  | 1520 | 1571 | 4100 |  |  | 4100 | 40.39 | 12 | 101520 | 1582 |  | Y | 41 | 24 | [7 empty] | 김덕진 | 2 |  |  | Y | [5 empty] | 0.11 | 164.22 | A |  | 1582 | 3 | 0.17 | 1582 | 0 | 98 | 29 | 390 | 6:30 | 25 | 25 | 22 | 0 |  | 0 |  | 500 | N2 | 2021-12-16 12:05 | 2021-12-16 12:38 | 33 | 2021-12-16 12:04 | 33 |  |  |  |  | Y |  |  |  | Y | [5 empty] | 0 | 194.51 | [23 empty] | 3.47 | 6.89 | A | [9 empty] | 32 | 0 | 762 | 0 | 0 | 140 | 0 | 593 | 0 | 497 | 0 | 0 | 98 | 17
2021-12-16 | B68096 | 2 | 중탄소 | SM45CB | 연주시작 | Si 탈산 | B | 6 | 48 | 52100 | 88.88 | D | D |  | D | 1 |  | 1 | 1540 | 1535 | 8200 |  |  | 8200 | 83.31 | 12 | 98428 | 1651 |  | Y | 52 | 41 | [7 empty] | 김규완 | 2 |  |  |  |  | Y |  |  |  | 0 | 122.52 | A |  | 1642 | 1 | 0.43 | 1585 | 1.97 | 92 | 41 | 331 | 5:31 | 14 | 15 | 0 | 1 |  | 174.26 | 0 | 0 | N2 | 2021-12-16 12:57 | 2021-12-16 13:13 | 15 | 2021-12-16 12:49 | 23 |  |  |  |  | N | [8 empty] | 4.5 | 0 | 29.96 | 하이드리스 에러발생. | [18 empty] | 1.28 |  |  |  | 0 | 0 | A | [9 empty] | 0 | 0 | 283 | 16 | 0 | 36 | 0 | 1056 | 0 | 208 | 0 | 0 | 358 | 22 |  |  |  |  | 1
2021-12-16 | A68663 | 1 | 고탄소 | AE1055LS |  | Al 탈산 | B | 18 | 22 | 53100 | 77.78 | D | D | D |  | 1 | 1 |  | 1520 | 1541 | 4700 |  |  | 4700 | 46.3 | 12 | 101520 | 1585 |  | Y | 41 | 24 | [7 empty] | 김덕진 | 2 |  |  | Y |  |  |  | 101.3 | 13-1 | 0 | 81.53 | A |  | 1585 | 3 | 0.14 | 1549 | 0.9 | 65 | 31 | 268 | 4:28 | 25 | 25 | 23 | 0 |  | 0 |  | 500 | N2 | 2021-12-16 13:04 | 2021-12-16 13:36 | 31 | 2021-12-16 13:04 | 31 |  |  |  |  | Y |  |  |  | Y | [5 empty] | 0 | 221.81 | [23 empty] | 4.47 | 7.42 | A | [9 empty] | 66 | 0 | 798 | 0 | 0 | 140 | 0 | 553 | 0 | 554 | 0 | 0 | 86 | 20
2021-12-16 | B68097 | 2 | 중탄소 | SM45CB |  | Si 탈산 | B | 36 | 86 | 49500 | 84.22 | D | D |  | D | 1 |  | 1 | 1540 | 1563 | 5800 |  |  | 5800 | 59.12 | 12 | 98101 | 1609 | 362 | Y | 40 | 34 | [7 empty] | 김규완 | 2 |  |  |  |  | Y |  | 93 | 11-1 | 0 | 147.35 | A |  | 1623 | 1 | 0.31 | 1557 | 1.87 | 64 | 33 | 333 | 5:33 | 14 | 14 | 0 | 2 |  | 183.73 | 0 | 0 | N2 | 2021-12-16 13:55 | 2021-12-16 14:14 | 19 | 2021-12-16 13:42 | 32 |  |  |  |  | N | [7 empty] | 1 | 5.5 | 0 | 32.29 | [23 empty] | 0.13 | 0.13 | A | [9 empty] | 0 | 0 | 207 | 25 | 0 | 41 | 0 | 702 | 0 | 207 | 0 | 0 | 53 | 32
2021-12-16 | A68664 | 1 | 고탄소 | AE1055LS |  | Al 탈산 | B | 32 | 14 | 53100 | 75.05 | D | D | D |  | 1 | 1 |  | 1520 | 1558 | 4100 |  |  | 4100 | 48.46 | 10 | 84600 | 1591 |  | Y | 41 | 31 | [7 empty] | 김덕진 | 2 |  |  | Y |  |  |  | 104.5 | 13-7 | 0.83 | 134.69 | A |  | 1591 | 3 | 0.14 | 1553 | 1.06 | 69 | 33 | 293 | 4:53 | 25 | 25 | 24 | 0 |  | 0 |  | 500 | N2 | 2021-12-16 14:00 | 2021-12-16 14:34 | 35 | 2021-12-16 13:59 | 35 |  |  |  |  | Y |  |  |  | Y | [5 empty] | 0 | 201.8 | [23 empty] | 5.85 | 7.42 | A | [9 empty] | 33 | 0 | 708 | 0 | 0 | 149 | 0 | 649 | 0 | 607 | 0 | 0 | 148 | 60
2021-12-16 | B68098 | 2 | 중탄소 | SM45CB |  | Si 탈산 | B | 31 | 69 | 51000 | 84.55 | D | A |  | A | 1 |  | 1 | 1540 | 1522 | 7100 |  |  | 7100 | 71.57 | 12 | 99209 | 1608 |  | Y | 42 | 37 | [7 empty] | 김규완 | 2 |  |  |  |  | Y |  | 99.15 | 11-10 | 0 | 214.04 | A |  | 1613 | 1 | 0.25 | 1550 | 1.62 | 57 | 20 | 360 | 6:00 | 14 | 14 | 0 | 3 |  | 80.12 | 0 | 0 | N2 | 2021-12-16 14:55 | 2021-12-16 15:15 | 19 | 2021-12-16 14:47 | 28 |  |  |  |  | N | [7 empty] | 1 | 4.5 | 0 | 17.2 | [23 empty] | 0.13 | 0.13 | A | [9 empty] | 0 | 0 | 136 | 23 | 0 | 32 | 0 | 698 | 0 | 208 | 0 | 0 | 111 | 44 |  |  | 4
2021-12-16 | A68665 | 1 | 고탄소 | AE1055LS |  | Al 탈산 | B | 30 | 37 | 52100 | 77.85 | D | A | A |  | 1 | 1 |  | 1520 | 1534 | 5200 |  |  | 5200 | 51.22 | 12 | 101520 | 1594 |  | Y | 42 | 30 | [10 empty] | Y | [6 empty] | 0 | 226.16 | A |  | 1594 | 3 | 0.14 | 1551 | 1.16 | 67 | 33 | 247 | 4:07 | 25 | 26 | 25 | 0 |  | 0 |  | 600 | N2 | 2021-12-16 15:07 | 2021-12-16 15:34 | 27 | 2021-12-16 15:06 | 29 |  |  |  |  | Y |  |  |  | Y | [5 empty] | 0 | 229.15 | [23 empty] | 32.98 | 7.42 | A | [9 empty] | 84 | 0 | 794 | 0 | 0 | 158 | 0 | 695 | 0 | 599 | 0 | 0 | 66 | 53
2021-12-16 | B68099 | 2 | 중탄소 | SM45CB |  | Si 탈산 | B | 21 | 70 | 49500 | 85.03 | A | A |  | A | 1 |  | 1 | 1540 | 1546 | 6800 |  |  | 6800 | 84.58 | 10 | 80395 | 1607 |  | Y | 42 | 36 | [7 empty] | 임현진 | 2 |  |  |  |  | Y |  | 100.7 | 12-1 | 0 | 184.6 | A |  | 1614 | 1 | 0.24 | 1552 | 1.55 | 59 | 18 | 309 | 5:09 | 14 | 14 | 0 | 4 |  | 75.35 | 0 | 0 | N2 | 2021-12-16 15:52 | 2021-12-16 16:18 | 26 | 2021-12-16 15:41 | 37 |  |  |  |  | N | [7 empty] | 2 | 4.5 | 0 | 18.66 | [23 empty] | 0.26 | 0.26 | A | [9 empty] | 0 | 0 | 434 | 33 | 0 | 93 | 0 | 500 | 0 | 200 | 0 | 0 | 0 | 50 |  |  | 6
2021-12-16 | A68666 | 1 | 고탄소 | AE1055LS |  | Al 탈산 | B | 33 | 42 | 52400 | 72.33 | A | A | A |  | 1 | 1 |  | 1520 | 1551 | 4800 |  |  | 4800 | 47.28 | 12 | 101520 | 1604 |  | Y | 42 | 26 |  |  | A68663 |  |  |  |  | 조관훈 | 2 |  | Y | [6 empty] | 0.03 | 122.96 | A |  | 1604 | 3 | 0.18 | 1559 | 1.36 | 75 | 39 | 320 | 5:20 | 25 | 25 | 26 | 0 |  | 0 |  | 700 | N2 | 2021-12-16 16:00 | 2021-12-16 16:35 | 35 | 2021-12-16 15:59 | 35 |  |  |  |  | Y |  |  |  | Y | [5 empty] | 0 | 253.22 | [23 empty] | 36.55 | 7.42 | A | [9 empty] | 56 | 0 | 848 | 0 | 0 | 186 | 0 | 699 | 0 | 599 | 0 | 0 | 124 | 23
2021-12-16 | B68100 | 2 | 중탄소 | SM45CB |  | Si 탈산 | B | 6 | 49 | 52300 | 79.27 | A | A |  | A | 1 |  | 1 | 1540 | 1559 | 5000 |  |  | 5000 | 55.35 | 12 | 90329 | 1615 |  | Y | 40 | 27 | [7 empty] | 임현진 | 2 | [8 empty] | 0 | 74.9 | A |  | 1606 | 1 | 0.24 | 1556 | 0 | 63 | 24 | 273 | 4:33 | 14 | 14 | 0 | 5 | 70 | 51.29 | 0 | 0 | N2 | 2021-12-16 16:50 | 2021-12-16 17:18 | 27 | 2021-12-16 16:38 | 39 |  |  |  |  | N | [7 empty] | 1 | 4.5 | 0 | 13.46 | [23 empty] | 0.15 | 0.15 | A | [9 empty] | 0 | 0 | 479 | 34 | 0 | 201 | 0 | 497 | 0 | 200 | 0 | 0 | 0 | 33
2021-12-16 | A68667 | 1 | 고탄소 | AE1055LS |  | Al 탈산 | B | 18 | 23 | 52700 | 72.17 | A | A | A |  | 1 | 1 |  | 1520 | 1540 | 4800 |  |  | 4800 | 56.74 | 10 | 84600 | 1596 |  | Y | 41 | 27 |  |  | A68664 |  |  |  |  | 조관훈 | 2 |  | Y | [6 empty] | 2.44 | 190.7 | A |  | 1596 | 3 | 0.18 | 1546 | 1.61 | 62 | 32 | 192 | 3:12 | 25 | 25 | 27 | 0 |  | 0 |  | 700 | N2 | 2021-12-16 17:13 | 2021-12-16 17:33 | 20 | 2021-12-16 17:12 | 20 |  |  |  |  | Y |  |  |  | Y | [5 empty] | 0 | 238.12 | [23 empty] | 36.55 | 136.99 | A | [9 empty] | 46 | 0 | 778 | 19 | 0 | 193 | 0 | 592 | 0 | 500 | 0 | 0 | 131 | 58
2021-12-16 | B68101 | 2 | 중탄소 | SM45CB |  | Si 탈산 | B | 36 | 87 | 48900 | 71.43 | A | A |  | A | 1 |  | 1 | 1540 | 1532 | 5500 |  |  | 5500 | 36.26 | 18 | 151674 | 1612 |  | Y | 39 | 29 | [7 empty] | 임현진 | 2 | [8 empty] | 0 | 104.36 | A |  | 1610 | 1 | 0.24 | 1562 | 1.65 | 69 | 28 | 294 | 4:54 | 14 | 14 | 0 | 6 |  | 77.75 | 0 | 0 | N2 | 2021-12-16 17:40 | 2021-12-16 18:24 | 44 | 2021-12-16 17:33 | 50 |  |  |  |  | N | [8 empty] | 4.5 | 0 | 17.1 | [23 empty] | 0.1 | 0.1 | A | [9 empty] | 0 | 0 | 436 | 43 | 0 | 163 | 0 | 655 | 0 | 201 | 0 | 0 | 0 | 34 |  |  | 6
2021-12-16 | A68668 | 1 | 고탄소 | AE1055LS |  | Al 탈산 | B | 32 | 15 | 52400 | 76.7 | A | A | A |  | 1 | 1 |  | 1520 | 1526 | 5300 |  |  | 5300 | 52.21 | 12 | 101520 | 1589 |  | Y | 41 | 30 | [10 empty] | Y |  |  |  |  | 105.75 | 13-8 | 0.04 | 19.32 | A |  | 1589 | 3 | 0.15 | 1544 | 1.25 | 60 | 29 | 179 | 2:59 | 25 | 25 | 28 | 0 |  | 0 |  | 400 | N2 | 2021-12-16 18:18 | 2021-12-16 18:30 | 11 | 2021-12-16 18:18 | 12 |  |  |  |  | Y |  |  |  | Y | [5 empty] | 0 | 173.91 | [23 empty] | 36.55 | 142.4 | A | [9 empty] | 0 | 0 | 784 | 0 | 0 | 154 | 0 | 946 | 0 | 685 | 0 | 0 | 174 | 53
2021-12-16 | B68102 | 2 | 중탄소 | SM45C |  | Si 탈산 | B | 31 | 70 | 50850 | 77.95 | A | A |  | A | 1 |  | 1 | 1540 | 1561 | 4600 |  |  | 4600 | 108.08 | 5 | 42560 | 1608 |  | Y | 39 | 25 | [7 empty] | 임현진 | 2 |  |  |  |  | Y |  |  |  | 0 | 118.73 | A |  | 1603 | 1 | 0.2 | 1550 | 1.62 | 57 | 19 | 459 | 7:39 | 15 | 15 | 0 | 7 | 70 | 53.34 | 0 | 0 | N2 | 2021-12-16 18:47 | 2021-12-16 19:28 | 41 | 2021-12-16 18:37 | 51 |  |  |  |  | N | [8 empty] | 4.5 | 0 | 14.55 | [23 empty] | 0.09 | 0.09 | A | [9 empty] | 0 | 0 | 160 | 24 | 0 | 157 | 0 | 501 | 0 | 202 | 0 | 0 | 0 | 6 |  |  | 10
2021-12-16 | A68669 | 1 | 고탄소 | AE1055LS | TUNDISH교체전 | Al 탈산 | B | 30 | 38 | 52300 | 70.4 | A | A | A |  | 1 | 1 |  | 1520 | 1536 | 5200 |  |  | 5200 | 49.8 | 13 | 104418 | 1581 |  | Y | 41 | 29 | [17 empty] | 0.04 | 157.94 | A |  | 1581 | 3 | 0.16 | 1550 | 1.03 | 66 | 30 | 132 | 2:12 | 25 | 25 | 29 | 0 |  | 0 |  | 400 | N2 | 2021-12-16 19:13 | 2021-12-16 19:40 | 27 | 2021-12-16 19:13 | 27 |  |  |  |  | Y |  |  |  | Y | [5 empty] | 0 | 136.12 | [23 empty] | 36.55 | 143.59 | A | [9 empty] | 46 | 0 | 832 | 0 | 0 | 175 | 0 | 898 | 0 | 696 | 0 | 0 | 164 | 45
2021-12-16 | B68103 | 2 | 중탄소 | SM45C |  | Si 탈산 | B | 21 | 71 | 50150 | 78.37 | A | A |  | A | 1 |  | 1 | 1540 | 1591 | 4200 |  |  | 4200 | 44.86 | 11 | 93632 | 1608 | 364 | Y | 42 | 28 | [7 empty] | 임현진 | 2 |  |  |  |  | Y |  |  |  | 0 | 106.96 | A |  | 1605 | 1 | 0.19 | 1558 | 1.62 | 65 | 18 | 384 | 6:24 | 15 | 15 | 0 | 8 |  | 46.5 | 0 | 0 | N2 | 2021-12-16 19:46 | 2021-12-16 20:34 | 47 | 2021-12-16 19:38 | 55 |  |  |  |  | N | [8 empty] | 5 | 0 | 15.24 | [23 empty] | 0 | 0 | A | [9 empty] | 0 | 0 | 459 | 43 | 0 | 134 | 0 | 498 | 0 | 410 | 0 | 0 | 77 | 0
2021-12-16 | A68670 | 1 | 고탄소 | STB2 | TUNDISH교체 | Al 탈산 | B | 33 | 43 | 53100 | 82.68 | A | A | A |  | 1 | 1 |  | 1520 | 1530 | 7000 |  |  | 7000 | 68.94 | 12 | 101532 | 1582 |  | Y | 46 | 39 | [10 empty] | Y |  |  |  |  | 105.75 | 13-1 | 249 | 0 | A |  | 1582 | 3 | 0.18 | 1544 | 1.09 | 88 | 39 | 164 | 2:44 | 25 | 25 | 30 | 0 |  | 0 |  | 410 | AR | 2021-12-16 20:24 | 2021-12-16 21:02 | 38 | 2021-12-16 20:23 | 39 |  |  |  |  | Y |  |  |  | Y | [5 empty] | 115.42 | 40.34 | [19 empty] | 1.95 | 1.44 |  |  | 36.55 | 145.16 | A | [9 empty] | 0 | 37 | 194 | 0 | 0 | 131 | 0 | 499 | 0 | 399 | 0 | 0 | 201 | 40 |  |  |  |  | 1
2021-12-16 | B68104 | 2 | 중탄소 | SM45C |  | Si 탈산 | B | 6 | 50 | 52150 | 82.27 | A | A |  | A | 1 |  | 1 | 1540 | 1545 | 5600 |  |  | 5600 | 58.1 | 12 | 96393 | 1623 |  | Y | 40 | 31 | [7 empty] | 임현진 | 2 |  |  |  |  | Y |  |  |  | 0 | 153.02 | A |  | 1612 | 1 | 0.18 | 1556 | 0 | 63 | 23 | 218 | 3:38 | 15 | 16 | 0 | 9 |  | 89.11 | 0 | 0 | N2 | 2021-12-16 20:58 | 2021-12-16 21:37 | 39 | 2021-12-16 20:47 | 50 |  |  |  |  | N | [7 empty] | 2 | 5 | 0 | 25.49 | [23 empty] | 0.13 | 0.13 | A | [9 empty] | 0 | 0 | 450 | 57 | 0 | 214 | 0 | 723 | 0 | 207 | 0 | 0 | 56 | 41 |  |  | 4
2021-12-16 | A68671 | 1 | 고탄소 | STB2 |  | Al 탈산 | B | 18 | 24 | 52400 | 80.32 | A | A | A |  | 1 | 1 |  | 1520 | 1586 | 4100 |  |  | 4100 | 48.46 | 10 | 84610 | 1571 |  | Y | 42 | 23 | [10 empty] | Y |  |  |  |  | 102.55 | 13-2 | 193.32 | 0 | A |  | 1571 | 3 | 0.2 | 1527 | 1.19 | 71 | 32 | 295 | 4:55 | 25 | 25 | 31 | 0 |  | 0 |  | 700 | AR | 2021-12-16 21:26 | 2021-12-16 22:09 | 43 | 2021-12-16 21:24 | 45 |  |  |  |  | Y |  |  |  | Y | [5 empty] | 185.22 | 36.54 | [20 empty] | 1.35 |  |  | 36.55 | 146.52 | A | [9 empty] | 0 | 46 | 130 | 0 | 0 | 130 | 0 | 496 | 0 | 401 | 0 | 0 | 118 | 40
2021-12-16 | B68105 | 2 | 중탄소 | SM45C |  | Si 탈산 | B | 36 | 88 | 48750 | 102.43 | A | A |  | A | 1 |  | 1 | 1540 | 1566 | 5600 |  |  | 5600 | 58.92 | 12 | 95037 | 1636 |  | Y | 39 | 31 | [7 empty] | 임현진 | 2 | [6 empty] | 100.35 | 11-7 | 0 | 163.5 | A |  | 1629 | 1 | 0.25 | 1558 | 1.49 | 65 | 34 | 295 | 4:55 | 15 | 18 | 0 | 10 |  | 64.19 | 0 | 0 | N2 | 2021-12-16 22:16 | 2021-12-16 22:43 | 27 | 2021-12-16 21:49 | 54 |  |  |  |  | N | [8 empty] | 4.5 | 0 | 19.7 | [23 empty] | 2.51 | 2.51 | A | [9 empty] | 0 | 0 | 479 | 35 | 0 | 258 | 0 | 498 | 0 | 205 | 0 | 0 | 0 | 44
2021-12-16 | A68672 | 1 | 고탄소 | STB2 |  | Al 탈산 | B | 32 | 16 | 53100 | 80.65 | A | A | B |  | 1 | 1 |  | 1520 | 1564 | 4500 |  |  | 4500 | 44.3 | 12 | 101583 | 1558 |  | Y | 42 | 25 | [15 empty] | 105.35 | 13-7 | 103.46 | 0 | A |  | 1558 | 3 | 0.16 | 1526 | 0.84 | 70 | 30 | 313 | 5:13 | 25 | 25 | 32 | 0 |  | 0 |  | 420 | AR | 2021-12-16 22:23 | 2021-12-16 23:11 | 48 | 2021-12-16 22:22 | 49 |  |  |  |  | Y |  |  |  | Y | [5 empty] | 128.9 | 41.14 | [20 empty] | 1.24 |  |  | 36.55 | 147.79 | A | [9 empty] | 0 | 48 | 270 | 0 | 0 | 128 | 0 | 497 | 0 | 398 | 0 | 0 | 146 | 70
2021-12-16 | B68106 | 2 | 중탄소 | SM45C |  | Si 탈산 | B | 31 | 71 | 50950 | 81.75 | A | B |  | B | 1 |  | 1 | 1540 | 1526 | 6300 |  |  | 6300 | 44.04 | 18 | 143037 | 1638 |  | Y | 40 | 33 | [7 empty] | 임현진 | 2 | [6 empty] | 100.75 | 12-1 | 0.03 | 166.92 | A |  | 1610 | 1 | 0.23 | 1561 | 1.39 | 68 | 27 | 234 | 3:54 | 15 | 15 | 0 | 11 |  | 94.49 | 0 | 0 | N2 | 2021-12-16 23:02 | 2021-12-16 23:49 | 46 | 2021-12-16 22:54 | 55 |  |  |  |  | N | [7 empty] | 2 | 5 | 0 | 28.76 | [23 empty] | 0.21 | 0.21 | A | [9 empty] | 0 | 0 | 218 | 0 | 0 | 162 | 0 | 697 | 0 | 209 | 0 | 0 | 70 | 30
2021-12-16 | A68673 | 1 | 고탄소 | STB2 |  | Al 탈산 | B | 30 | 39 | 51500 | 85.43 | B | B | B |  | 1 | 1 |  | 1520 | 1547 | 5500 |  |  | 5500 | 54.17 | 12 | 101532 | 1553 |  | Y | 46 | 35 | [7 empty] | 김형철 | 2 |  |  | Y |  |  |  | 112.5 | 13-9 | 232.75 | 0 | A |  | 1553 | 3 | 0.15 | 1520 | 0.87 | 64 | 29 | 263 | 4:23 | 25 | 25 | 33 | 0 |  | 0 |  | 420 | AR | 2021-12-16 23:51 | 2021-12-17 00:16 | 25 | 2021-12-16 23:49 | 27 |  |  |  |  | Y |  |  |  | Y | [5 empty] | 127.69 | 45.41 | [20 empty] | 0.772 |  |  | 0 | 0.01 | A | [9 empty] | 0 | 56 | 177 | 0 | 0 | 99 | 0 | 781 | 0 | 493 | 0 | 0 | 104 | 60
2021-12-16 | B68107 | 2 | 중탄소 | SM45CR2 |  | Si 탈산 | B | 21 | 72 | 50300 | 96.37 | B | B |  | B | 1 |  | 1 | 1540 | 1540 | 6700 |  |  | 6700 | 172.39 | 6 | 38866 | 1642 |  | Y | 41 | 36 | [7 empty] | 임승우 | 2 | [8 empty] | 0.22 | 32.72 | A |  | 1621 | 1 | 0.2 | 1558 | 1.47 | 64 | 24 | 221 | 3:41 | 15 | 15 | 0 | 12 |  | 55.54 | 0 | 0 | N2 | 2021-12-17 00:18 | 2021-12-17 00:52 | 34 | 2021-12-16 23:59 | 54 |  |  |  |  | Y | [7 empty] | 9 | 5 | 0 | 14.11 | [23 empty] | 0.33 | 0.33 | A | [9 empty] | 0 | 0 | 162 | 30 | 0 | 0 | 0 | 849 | 0 | 0 | 0 | 0 | 198 | 85 |  |  | 4
2021-12-16 | A68674 | 1 | 고탄소 | STB2 |  | Al 탈산 | B | 33 | 44 | 52700 | 82.65 | B | B | B |  | 1 | 1 |  | 1520 | 1539 | 4700 |  |  | 4700 | 55.55 | 10 | 84610 | 1553 |  | Y | 41 | 28 | [7 empty] | 김형철 | 2 |  | Y |  |  |  |  | 99.3 | 12-5 | 206.61 | 0 | A |  | 1556 | 3 | 0.15 | 1522 | 0.85 | 66 | 31 | 277 | 4:37 | 25 | 26 | 34 | 0 |  | 0 |  | 420 | AR | 2021-12-17 00:47 | 2021-12-17 01:25 | 37 | 2021-12-17 00:45 | 39 |  |  |  |  | Y |  |  |  | Y | [5 empty] | 132.06 | 47.46 | [20 empty] | 1.142 |  |  | 0.01 | 0 | A | [9 empty] | 0 | 21 | 170 | 0 | 0 | 131 | 0 | 607 | 0 | 395 | 0 | 0 | 0 | 38
2021-12-16 | B68108 | 2 | 중탄소 | SM45CR2 |  | Si 탈산 | B | 38 | 1 | 53950 | 110.98 | B | B |  | B | 1 |  | 1 | 1540 | 1577 | 7400 |  |  | 7400 | 79.2 | 13 | 93431 | 1645 |  | Y | 61 | 42 | [7 empty] | 임승우 | 2 | [6 empty] | 101.75 | 13-7 | 0 | 179.2 | A |  | 1642 | 1 | 0.24 | 1574 | 1.86 | 80 | 28 | 283 | 4:43 | 15 | 15 | 0 | 13 |  | 38.69 | 0 | 0 | N2 | 2021-12-17 01:38 | 2021-12-17 02:07 | 28 | 2021-12-17 01:16 | 50 |  |  |  |  | Y | [7 empty] | 12 |  | 1.09 | 8.53 | 대보수 래들 | [19 empty] | 0.89 |  |  | 1.41 | 1.41 | A | [9 empty] | 0 | 0 | 0 | 20 | 0 | 0 | 0 | 1092 | 0 | 0 | 0 | 0 | 186 | 20 |  |  | 4
2021-12-16 | A68675 | 1 | 고탄소 | STB2 |  | Al 탈산 | B | 18 | 25 | 52300 | 82.42 | B | B | B |  | 1 | 1 |  | 1520 | 1540 | 4500 |  |  | 4500 | 44.32 | 12 | 101532 | 1560 |  | Y | 42 | 26 | [7 empty] | 김형철 | 2 |  | Y | [6 empty] | 196.83 | 0 | A |  | 1560 | 3 | 0.16 | 1520 | 0.89 | 64 | 28 | 252 | 4:12 | 25 | 25 | 35 | 0 |  | 0 |  | 420 | AR | 2021-12-17 01:52 | 2021-12-17 02:25 | 33 | 2021-12-17 01:50 | 35 |  |  |  |  | Y |  |  |  | Y | [5 empty] | 127.46 | 83.06 | [20 empty] | 1.02 |  |  | 0.01 | 0 | A | [9 empty] | 0 | 20 | 96 | 0 | 0 | 264 | 0 | 1000 | 0 | 0 | 0 | 0 | 0 | 70
2021-12-16 | A68676 | 1 | 고탄소 | STB2 |  | Al 탈산 | B | 30 | 40 | 53000 | 89.93 | B | B | B |  | 1 | 1 |  | 1520 | 1554 | 5600 |  |  | 5600 | 55.16 | 12 | 101532 | 1555 |  | Y | 48 | 34 | 교반 안되어 래들교체(32호>30호) | [6 empty] | 김형철 | 2 |  | Y |  |  |  |  | 102.4 | 12-9 | 192.73 | 0 | A |  | 1555 | 3 | 0.15 | 1516 | 0.98 | 60 | 30 | 275 | 4:35 | 25 | 25 | 36 | 0 |  | 0 |  | 420 | AR | 2021-12-17 03:11 | 2021-12-17 03:26 | 15 | 2021-12-17 03:09 | 18 |  |  |  |  | Y |  |  |  | Y | [5 empty] | 126.66 | 57.64 | [20 empty] | 1.257 |  |  | 0.02 | 0 | A | [9 empty] | 0 | 21 | 222 | 0 | 0 | 132 | 0 | 647 | 0 | 500 | 0 | 0 | 0 | 125
2021-12-16 | B68109 | 2 | 중탄소 | SM45CR2 |  | Si 탈산 | B | 6 | 51 | 51700 | 89.6 | B | B |  | B | 1 |  | 1 | 1540 | 1537 | 6400 |  |  | 6400 | 75.92 | 12 | 84300 | 1645 |  | Y | 36 | 32 | [7 empty] | 임승우 | 2 | [6 empty] | 96.9 | 12-1 | 0 | 148.53 | A |  | 1620 | 1 | 0.24 | 1557 | 1.53 | 63 | 26 | 200 | 3:20 | 15 | 16 | 0 | 14 |  | 26.34 | 0 | 0 | N2 | 2021-12-17 03:14 | 2021-12-17 03:24 | 10 | 2021-12-17 02:52 | 32 |  |  |  |  | Y | [7 empty] | 12 | 5 | 4.08 | 4.59 | [23 empty] | 0.57 | 0.57 | A | [9 empty] | 0 | 0 | 258 | 0 | 0 | 0 | 0 | 1054 | 0 | 0 | 0 | 0 | 251 | 10 |  |  | 4
2021-12-16 | A68677 | 1 | 고탄소 | STB2 |  | Al 탈산 | B | 32 | 18 | 52600 | 75.28 | B | B | B |  | 1 | 1 |  | 1520 | 1553 | 4500 |  |  | 4500 | 44.32 | 12 | 101532 | 1544 |  | Y | 40 | 27 | [7 empty] | 김형철 | 2 |  | Y | [6 empty] | 150.05 | 0 | A |  | 1544 | 3 | 0.15 | 1515 | 0.78 | 59 | 24 | 246 | 4:06 | 25 | 25 | 37 | 0 |  | 0 |  | 420 | AR | 2021-12-17 04:00 | 2021-12-17 04:30 | 30 | 2021-12-17 03:58 | 32 |  |  |  |  | Y |  |  |  | Y | [5 empty] | 124.5 | 42.76 | [20 empty] | 0.755 |  |  | 0 | 0 | A | [9 empty] | 0 | 42 | 268 | 0 | 0 | 130 | 0 | 654 | 0 | 505 | 0 | 0 | 38 | 80
2021-12-16 | B68110 | 2 | 중탄소 | SM45CR2 |  | Si 탈산 | B | 31 | 72 | 51000 | 90.45 | B | B |  | B | 1 |  | 1 | 1540 | 1585 | 5500 |  |  | 5500 | 60.64 | 14 | 90694 | 1633 |  | Y | 40 | 35 | [7 empty] | 임승우 | 2 | [8 empty] | 4.41 | 77.22 | A |  | 1618 | 1 | 0.24 | 1574 |  | 80 | 38 | 253 | 4:13 | 15 | 15 |  |  |  | 0 | 0 |  | N2 | 2021-12-17 04:18 | 2021-12-17 04:33 | 15 | 2021-12-17 04:01 | 32 |  |  |  |  | Y | [7 empty] | 10 | 5 | 0.11 | 0.05 | [23 empty] | 0.46 | 0.46 | A | [9 empty] | 0 | 0 | 170 | 0 | 0 | 0 | 0 | 856 | 0 | 0 | 0 | 0 | 199 | 10 |  |  | 4
2021-12-16 | A68678 | 1 | 고탄소 | STB2 |  | Al 탈산 | B | 33 | 45 | 52900 | 73.57 | B | B | B |  | 1 | 1 |  | 1520 | 1551 | 3900 |  |  | 3900 | 46.09 | 10 | 84610 | 1562 |  | Y | 41 | 23 | [7 empty] | 김형철 | 2 |  | Y |  |  |  |  | 101.2 | 12-6 | 198.72 | 0 | A |  | 1562 | 3 | 0.15 | 1521 | 1.05 | 65 | 28 | 269 | 4:29 | 25 | 25 | 38 | 0 |  | 0 |  | 420 | AR | 2021-12-17 04:57 | 2021-12-17 05:40 | 43 | 2021-12-17 04:55 | 45 |  |  |  |  | Y |  |  |  | Y | [5 empty] | 127.23 | 49.34 | [20 empty] | 1.246 |  |  | 1.3 | 0 | A | [9 empty] | 0 | 65 | 198 | 0 | 0 | 132 | 0 | 500 | 0 | 399 | 0 | 0 | 0 | 70
2021-12-16 | B68111 | 2 | 중탄소 | SM45CR2 |  | Si 탈산 | B | 21 | 73 | 50600 | 82.62 | B | B |  | B | 1 |  | 1 | 1540 | 1584 | 5200 |  |  | 5200 | 55.88 | 13 | 93059 | 1634 |  | Y | 36 | 32 | [7 empty] | 임승우 | 2 | [6 empty] | 99 | 11-9 | 0 | 73.79 | A |  | 1618 | 1 | 0.23 | 1559 | 0 | 65 | 29 | 185 | 3:05 | 15 | 16 | 0 | 16 |  | 21.75 | 0 | 0 | N2 | 2021-12-17 05:14 | 2021-12-17 05:47 | 32 | 2021-12-17 04:58 | 49 |  |  |  |  | Y | [8 empty] | 5 | 2.81 | 4.82 | [23 empty] | 0.46 | 0.46 | A | [9 empty] | 0 | 0 | 0 | 0 | 0 | 0 | 0 | 844 | 0 | 0 | 0 | 0 | 207 | 10 |  |  | 4
2021-12-16 | A68679 | 1 | 고탄소 | STB2 |  | Al 탈산 | B | 18 | 26 | 52400 | 81.88 | B | B | D |  | 1 | 1 |  | 1520 | 1530 | 5300 |  |  | 5300 | 52.2 | 12 | 101532 | 1556 |  | Y | 42 | 33 | [7 empty] | 김형철 | 2 |  | Y |  |  |  |  | 103.35 | 13-3 | 168.12 | 0 | A |  | 1556 | 3 | 0.15 | 1508 | 1.12 | 52 | 23 | 243 | 4:03 | 25 | 25 | 39 | 0 |  | 0 |  | 420 | AR | 2021-12-17 06:14 | 2021-12-17 06:41 | 27 | 2021-12-17 06:12 | 29 |  |  |  |  | Y |  |  |  | Y | [5 empty] | 124.37 | 80.63 | [20 empty] | 0.907 |  |  | 0.02 | 0 | A | [9 empty] | 0 | 11 | 222 | 0 | 0 | 129 | 0 | 594 | 0 | 451 | 0 | 0 | 0 | 95
2021-12-16 | B68112 | 2 | 중탄소 | SM45CR2 | TUNDISH교체전 | Si 탈산 | B | 38 | 2 | 55050 | 97.75 | B | B |  | D | 1 |  | 1 | 1540 | 1607 | 4600 |  |  | 4600 | 35.54 | 18 | 129439 | 1634 |  | Y | 41 | 28 | [7 empty] | 임승우 | 2 | [6 empty] | 96.35 | 13-1 | 0 | 90.46 | A |  | 1622 | 1 | 0.31 | 1557 | 1.42 | 63 | 26 | 260 | 4:20 | 15 | 15 | 0 | 17 |  | 190.1 | 0 | 0 | N2 | 2021-12-17 06:31 | 2021-12-17 06:52 | 21 | 2021-12-17 06:12 | 40 |  |  |  |  | Y | [7 empty] | 3 | 4 | 0 | 35.39 | [23 empty] | 0.41 | 0.41 | A | [9 empty] | 0 | 0 | 190 | 25 | 0 | 0 | 0 | 731 | 0 | 0 | 0 | 0 | 159 | 25
2021-12-16 | A68680 | 1 | 고탄소 | STB2 |  | Al 탈산 | B | 30 | 41 | 51200 | 70.53 | B | D | D |  | 1 | 1 |  | 1520 | 1535 | 5000 |  |  | 5000 | 49.25 | 12 | 101532 | 1564 |  | Y | 40 | 29 | [7 empty] | 김덕진 | 2 |  | Y | [6 empty] | 176.67 | 0.19 | A |  | 1564 | 3 | 0.15 | 1526 | 1.15 | 70 | 30 | 268 | 4:28 | 25 | 25 | 40 | 0 |  | 0 |  | 500 | AR | 2021-12-17 07:09 | 2021-12-17 07:45 | 37 | 2021-12-17 07:08 | 37 |  |  |  |  | Y |  |  |  | Y | [5 empty] | 145.67 | 14.08 | [20 empty] | 1.204 |  |  | 1.19 | 0 | A | [9 empty] | 0 | 0 | 207 | 0 | 0 | 130 | 0 | 648 | 0 | 546 | 0 | 0 | 149 | 60
2021-12-17 | B68113 | 2 | 중탄소 | SCM440HF | TUNDISH교체 | Al 탈산 | B | 6 | 52 | 52300 | 101.73 | D | D |  | D | 1 |  | 1 | 1540 | 1564 | 8700 |  |  | 8700 | 88.04 | 12 | 98823 | 1643 |  | Y | 48 | 44 | [7 empty] | 김규완 | 2 | [6 empty] | 98.2 | 12-2 | 218.15 | 0 | A |  | 1653 | 1 | 0.42 | 1577 | 0 | 84 | 32 | 218 | 3:38 | 18 | 18 | 0 | 18 | 120 | 113.77 | 0 | 0 | AR | 2021-12-17 07:44 | 2021-12-17 08:21 | 37 | 2021-12-17 07:31 | 50 |  |  |  |  | N | [7 empty] | 2 | 4 | 25.37 | 0 | [19 empty] | 2.12 | 0.99 |  |  | 0.16 | 0.16 | B | [9 empty] | 1463 | 0 | 0 | 77 | 0 | 177 | 0 | 859 | 0 | 260 | 0 | 0 | 99 | 0 |  |  |  |  | 1
2021-12-17 | A68681 | 1 | 고탄소 | STB2 | TUNDISH교체전 | Al 탈산 | B | 32 | 19 | 52300 | 87.88 | D | D | D |  | 1 | 1 |  | 1520 | 1554 | 4800 |  |  | 4800 | 57.06 | 10 | 84119 | 1553 | 360 | Y | 43 | 33 | [7 empty] | 김덕진 | 2 |  | Y |  |  |  |  | 104.9 | 13-6 | 184.6 | 0 | A |  | 1553 | 3 | 0.16 | 1523 | 0.67 | 67 | 36 | 253 | 4:13 | 25 | 25 | 41 | 0 |  | 0 |  | 500 | AR | 2021-12-17 08:32 | 2021-12-17 08:49 | 17 | 2021-12-17 08:32 | 18 |  |  |  |  | Y |  |  |  | Y | [5 empty] | 147.59 | 88.92 | [20 empty] | 0.757 |  |  | 3.05 | 0 | A | [9 empty] | 0 | 0 | 242 | 0 | 0 | 134 | 0 | 651 | 0 | 549 | 0 | 0 | 150 | 35
2021-12-17 | B68114 | 2 | 중탄소 | SCM440HF-JY |  | Al 탈산 | B | 31 | 73 | 50300 | 106.45 | D | D |  | D | 1 |  | 1 | 1540 | 1529 | 7500 |  |  | 7500 | 79.65 | 11 | 94160 | 1626 |  | Y | 43 | 40 | [7 empty] | 김규완 | 2 |  |  |  |  | Y |  |  |  | 296.99 | 0 | A |  | 1621 | 1 | 0.8 | 1557 | 0 | 64 | 29 | 430 | 7:10 | 18 | 18 | 0 | 19 |  | 88.78 | 0 | 0 | AR | 2021-12-17 08:53 | 2021-12-17 09:24 | 31 | 2021-12-17 08:44 | 41 |  |  |  |  | N | [7 empty] | 2 | 4 | 22.74 | 0 | [23 empty] | 0.12 | 0.12 | A | [9 empty] | 1497 | 0 | 160 | 53 | 0 | 293 | 0 | 1207 | 0 | 256 | 0 | 0 | 59 | 26
2021-12-17 | A68682 | 1 | 저탄소 | SCR420HB | TUNDISH교체 | Al 탈산 | B | 21 | 74 | 49200 | 82.15 | D | D | D |  | 1 | 1 |  | 1540 | 1574 | 6900 |  |  | 6900 | 68.78 | 12 | 100322 | 1643 |  | Y | 48 | 34 | [7 empty] | 김덕진 | 2 |  |  | Y |  | N |  | 106.1 | 12-5 | 0 | 157.32 | A |  | 1639 | 3 | 0 | 1604 | 1 | 96 | 36 | 294 | 4:54 | 18 | 21 | 42 | 0 |  | 0 |  | 999 | N2 | 2021-12-17 09:26 | 2021-12-17 10:14 | 51 | 2021-12-17 09:26 | 51 |  |  |  |  | Y |  |  |  | Y | [5 empty] | 0 | 225.68 | [19 empty] | 2.33 |  |  |  | 3.61 | 0.53 | A | [9 empty] | 1083 | 652 | 0 | 21 | 0 | 202 | 0 | 651 | 0 | 497 | 0 | 0 | 0 | 0 |  |  |  |  | 1
2021-12-17 | B68115 | 2 | 중탄소 | SCM440HF-JY |  | Al 탈산 | B | 16 | 1 | 54950 | 95.78 | D | D |  | D | 1 |  | 1 | 1540 | 1543 | 8100 |  |  | 8100 | 86.02 | 11 | 94160 | 1633 |  | Y | 46 | 43 | [7 empty] | 김규완 | 2 |  |  |  |  | Y |  | 95.65 | 12-10 | 109.28 | 0 | A |  | 1621 | 1 | 0.3 | 1558 | 1.41 | 65 | 16 | 204 | 3:24 | 18 | 18 | 0 | 20 |  | 30.93 | 0 | 0 | AR | 2021-12-17 09:52 | 2021-12-17 10:30 | 38 | 2021-12-17 09:43 | 47 |  |  |  |  | N | [7 empty] | 2 | 3.5 | 10.45 | 0.01 | [20 empty] | 0.96 |  |  | 0.1 | 0.1 | A | [9 empty] | 1326 | 0 | 151 | 41 | 0 | 25 | 0 | 201 | 0 | 260 | 0 | 0 | 55 | 63
2021-12-17 | A68683 | 1 | 저탄소 | SCR420HB |  | Al 탈산 | B | 18 | 27 | 52800 | 100.13 | D | D | D |  | 1 | 1 |  | 1540 | 1535 | 6300 |  |  | 6300 | 74.46 | 10 | 84610 | 1629 |  | Y | 60 | 36 | [7 empty] | 김덕진 | 2 |  | Y | [6 empty] | 0 | 247.47 | A |  | 1612 | 3 | 0.15 | 1574 | 0.81 | 66 | 25 | 3 | 0:03 | 18 | 19 | 43 | 0 |  | 0 |  | 999 | N2 | 2021-12-17 10:49 | 2021-12-17 11:15 | 26 | 2021-12-17 10:35 | 40 |  |  |  |  | Y |  |  |  | Y | [5 empty] | 0 | 597.03 | [23 empty] | 0 | 0.03 | A | [9 empty] | 512 | 867 | 0 | 14 | 0 | 165 | 0 | 499 | 0 | 400 | 0 | 0 | 0 | 0
2021-12-17 | B68116 | 2 | 중탄소 | SCM440HF |  | Al 탈산 | B | 33 | 46 | 53000 | 97.92 | D | D |  | D | 1 |  | 1 | 1540 | 1525 | 8200 |  |  | 8200 | 86.25 | 13 | 95077 | 1628 |  | Y | 46 | 43 | [7 empty] | 김규완 | 2 | [6 empty] | 101.7 | 12-7 | 69.78 | 0 | A |  | 1611 | 1 | 0.27 | 1549 | 1.23 | 56 | 19 | 214 | 3:34 | 18 | 18 | 0 | 21 |  | 40.58 | 0 | 0 | AR | 2021-12-17 11:07 | 2021-12-17 11:29 | 22 | 2021-12-17 11:00 | 30 |  |  |  |  | N | [7 empty] | 1 | 4 | 12.38 | 0 | [20 empty] | 0.89 |  |  | 0.07 | 0.07 | A | [9 empty] | 1382 | 0 | 159 | 61 | 0 | 146 | 0 | 701 | 0 | 258 | 0 | 0 | 55 | 7
2021-12-17 | A68684 | 1 | 저탄소 | SCR420HB |  | Al 탈산 | B | 30 | 42 | 51000 | 85.22 | D | D | D |  | 1 | 1 |  | 1540 | 1604 | 5400 |  |  | 5400 | 53.19 | 12 | 101532 | 1613 | 363 | Y | 45 | 27 | [7 empty] | 김덕진 | 2 |  | Y |  |  | N |  | 105.4 | 13-1 | 0 | 140.16 | A |  | 1613 | 3 | 0.16 | 1580 | 0.87 | 72 | 29 | 370 | 6:10 | 18 | 19 | 44 | 0 |  | 0 |  | 999 | N2 | 2021-12-17 11:44 | 2021-12-17 12:09 | 26 | 2021-12-17 11:42 | 28 |  |  |  |  | Y |  |  |  | Y | [5 empty] | 0 | 253.77 | [23 empty] | 0.01 | 0 | A | [9 empty] | 1670 | 153 | 0 | 35 | 0 | 328 | 0 | 1283 | 0 | 488 | 0 | 0 | 0 | 0
2021-12-17 | B68117 | 2 | 중탄소 | SCM440HF |  | Al 탈산 | B | 6 | 53 | 51100 | 92.28 | D | D |  | D | 1 |  | 1 | 1540 | 1573 | 6200 |  |  | 6200 | 64.47 | 13 | 96175 | 1628 |  | Y | 40 | 38 | [7 empty] | 김규완 | 2 |  |  |  |  | Y |  | 96.7 | 11-10 | 167.8 | 0 | A |  | 1626 | 1 | 0.37 | 1552 | 1.65 | 59 | 22 | 366 | 6:06 | 18 | 21 | 0 | 22 |  | 136.55 | 0 | 0 | AR | 2021-12-17 12:05 | 2021-12-17 12:34 | 28 | 2021-12-17 11:56 | 37 |  |  |  |  | N | [7 empty] | 2 | 5 | 37.91 | 0 | [20 empty] | 0.18 |  |  | 0.09 | 0.09 | A | [9 empty] | 1332 | 0 | 0 | 25 | 0 | 150 | 0 | 998 | 0 | 254 | 0 | 0 | 157 | 0
2021-12-17 | A68685 | 1 | 저탄소 | SCR420HB |  | Al 탈산 | B | 32 | 20 | 52900 | 79.15 | D | D | D |  | 1 | 1 |  | 1540 | 1524 | 7100 |  |  | 7100 | 69.93 | 12 | 101532 | 1618 |  | Y | 45 | 34 | [7 empty] | 김덕진 | 2 |  |  | Y |  | N |  | 100.65 | 13-1 | 0.03 | 135.31 | A |  | 1618 | 3 | 0.15 | 1576 | 1.24 | 68 | 31 | 289 | 4:49 | 18 | 20 | 45 | 0 |  | 0 |  | 999 | N2 | 2021-12-17 12:42 | 2021-12-17 13:08 | 26 | 2021-12-17 12:41 | 27 |  |  |  |  | Y |  |  |  | Y | [5 empty] | 0 | 226.43 | [23 empty] | 1.51 | 0 | A | [9 empty] | 1158 | 449 | 0 | 17 | 0 | 164 | 0 | 758 | 0 | 553 | 0 | 0 | 0 | 5
2021-12-17 | B68118 | 2 | 중탄소 | SCM440HF | 잔강최소화전 | Al 탈산 | B | 31 | 74 | 49850 | 91.15 | D | D |  | D | 1 |  | 1 | 1540 | 1547 | 6800 |  |  | 6800 | 71.2 | 12 | 95510 | 1609 |  | Y | 44 | 41 | [7 empty] | 김규완 | 2 |  |  |  |  | Y |  | 95.35 | 11-5 | 187.69 | 0 | A |  | 1621 | 1 | 0.54 | 1556 | 1.59 | 63 | 29 | 329 | 5:29 | 18 | 19 | 0 | 23 |  | 75.53 | 0 | 0 | AR | 2021-12-17 13:06 | 2021-12-17 13:33 | 27 | 2021-12-17 12:56 | 37 |  |  |  |  | N | [7 empty] | 2 | 5 | 21.5 | 0 | [20 empty] | 0.38 |  |  | 0.12 | 0.12 | A | [9 empty] | 1263 | 0 | 130 | 41 | 0 | 137 | 0 | 695 | 0 | 203 | 0 | 0 | 57 | 15
2021-12-17 | A68686 | 1 | 저탄소 | SCR420HB |  | Al 탈산 | B | 16 | 2 | 55900 | 74 | D | D | D |  | 1 | 1 |  | 1540 | 1541 | 6000 |  |  | 6000 | 70.91 | 10 | 84610 | 1623 |  | Y | 39 | 30 | [7 empty] | 김덕진 | 2 |  |  | Y |  |  |  | 97.75 | 13-2 | 0 | 183.69 | A |  | 1623 | 3 | 0.15 | 1582 | 1.21 | 74 | 30 | 5 | 0:05 | 18 | 19 | 46 | 0 |  | 0 |  | 999 | N2 | 2021-12-17 13:40 | 2021-12-17 14:06 | 25 | 2021-12-17 13:38 | 27 |  |  |  |  | Y |  |  |  | Y | [5 empty] | 0 | 227.01 | [23 empty] | 0 | 0 | A | [9 empty] | 1107 | 509 | 0 | 20 | 0 | 174 | 0 | 499 | 0 | 399 | 0 | 0 | 0 | 0
2021-12-17 | B68119 | 2 | 중탄소 | AE4130M13 | 잔강최소화 |  | B | 21 | 75 | 49200 | 90.15 | D |  |  | D | 1 |  | 1 | 1540 |  | 7800 |  |  | 7800 | 79.15 | 13 | 98551 |  |  | Y |  | 0 | [7 empty] | 김규완 | 2 | [6 empty] | 99 | 11-8 |  |  | A |  | 1635 | 1 | 0.29 | 1576 | 1.44 | 76 | 21 | 344 | 5:44 | 18 | 18 | 0 | 24 |  | 25.05 | 0 | 0 | AR | 2021-12-17 14:05 | 2021-12-17 14:52 | 48 | 2021-12-17 13:56 | 57 |  |  |  |  | Y | [7 empty] | 1 | 4.5 | 9.54 | 0 | [20 empty] | 1.02 |  |  | 0.07 | 0.07 | A | [9 empty] | 1565 | 0 | 566 | 0 | 0 | 218 | 0 | 703 | 0 | 204 | 0 | 0 | 107 | 54 |  |  | 6
2021-12-17 | A68687 | 1 | 저탄소 | SCR420HB |  | Al 탈산 | B | 18 | 28 | 52700 | 76.95 | D | A | A |  | 1 | 1 |  | 1540 | 1605 | 4900 |  |  | 4900 | 48.26 | 12 | 101532 | 1616 |  | Y | 45 | 38 | [7 empty] | 김덕진 | 2 | [6 empty] | 107.15 | 13-6 | 0 | 214.78 | A |  | 1616 | 3 | 0.15 | 1580 | 1.16 | 72 | 36 | 341 | 5:41 | 18 | 18 | 47 | 0 |  | 0 |  | 999 | N2 | 2021-12-17 14:48 | 2021-12-17 15:02 | 15 | 2021-12-17 14:47 | 16 |  |  |  |  | Y |  |  |  | Y | [5 empty] | 0 | 162.41 | [23 empty] | 0 | 1.32 | B | [9 empty] | 1804 | 9 | 0 | 78 | 0 | 277 | 0 | 498 | 0 | 400 | 0 | 0 | 0 | 11
2021-12-17 | B68120 | 2 | 중탄소 | AE4130M13 |  |  | B | 33 | 47 | 53100 | 91.12 | D |  |  | A | 1 |  | 1 | 1540 |  | 7700 |  |  | 7700 | 81.21 | 13 | 94814 |  | 359 | Y |  | 0 | [7 empty] | 임현진 | 2 | [6 empty] | 102.7 | 12-7 |  |  | A |  | 1623 | 1 | 0.28 | 1570 | 1.26 | 70 | 29 | 261 | 4:21 | 18 | 18 | 0 | 25 |  | 27.34 | 0 | 0 | AR | 2021-12-17 15:21 | 2021-12-17 15:56 | 35 | 2021-12-17 15:12 | 44 |  |  |  |  | Y | [7 empty] | 3 | 5 | 9.04 | 0 | [20 empty] | 1.18 |  |  | 0.18 | 0.18 | A | [9 empty] | 1546 | 0 | 340 | 0 | 0 | 340 | 0 | 501 | 0 | 207 | 0 | 0 | 0 | 44 |  |  | 6
2021-12-17 | A68688 | 1 | 저탄소 | SCR420HB |  | Al 탈산 | B | 30 | 43 | 50900 | 71.97 | A | A | A |  | 1 | 1 |  | 1540 | 1548 | 6000 |  |  | 6000 | 59.09 | 12 | 101532 | 1618 |  | Y | 41 | 33 |  |  | A68685 |  |  |  |  | 조관훈 | 2 |  | Y |  |  |  |  | 104.6 | 12-10 | 0 | 209.32 | A |  | 1609 | 3 | 0.16 | 1577 | 1.07 | 69 | 36 | 227 | 3:47 | 18 | 18 | 48 | 0 |  | 0 |  | 999 | N2 | 2021-12-17 15:49 | 2021-12-17 16:07 | 19 | 2021-12-17 15:47 | 20 |  |  |  |  | Y |  |  |  | Y | [5 empty] | 0 | 194.5 | [23 empty] | 0.68 | 2.78 | A | [9 empty] | 1380 | 340 | 0 | 9 | 0 | 228 | 0 | 497 | 0 | 407 | 0 | 0 | 0 | 18
2021-12-17 | B68121 | 2 | 중탄소 | AE4130M13 | 잔강최소화전 |  | B | 6 | 54 | 52050 | 92.3 | A |  |  | A | 1 |  | 1 | 1540 |  | 7500 |  |  | 7500 | 96.69 | 10 | 77568 |  |  | Y |  | 0 | [7 empty] | 임현진 | 2 |  |  |  |  | Y |  | 98.05 | 12-1 |  |  | A |  | 1636 | 1 | 0.32 | 1576 | 1.38 | 76 | 35 | 280 | 4:40 | 18 | 18 | 0 | 26 |  | 49.31 | 0 | 0 | AR | 2021-12-17 16:38 | 2021-12-17 17:02 | 24 | 2021-12-17 16:24 | 38 |  |  |  |  | N | [7 empty] | 2 | 4.5 | 23.3 | 0 | [20 empty] | 0.66 |  |  | 0.18 | 0.18 | A | [9 empty] | 1516 | 0 | 0 | 16 | 0 | 308 | 0 | 746 | 0 | 206 | 0 | 0 | 50 | 25
2021-12-17 | A68689 | 1 | 저탄소 | SCR420HB | TUNDISH교체전 | Al 탈산 | B | 32 | 21 | 53100 | 68.32 | A | A | A |  | 1 | 1 |  | 1540 | 1585 | 4900 |  |  | 4900 | 46.8 | 14 | 104703 | 1623 |  | Y | 39 | 27 |  |  | A68686 |  |  |  |  | 조관훈 | 2 |  | Y | [6 empty] | 0 | 133.1 | A |  | 1623 | 3 | 0.15 | 1580 | 1.59 | 72 | 34 | 327 | 5:27 | 18 | 19 | 49 | 0 |  | 0 |  | 999 | N2 | 2021-12-17 16:45 | 2021-12-17 17:09 | 24 | 2021-12-17 16:43 | 26 |  |  |  |  | Y |  |  |  | Y | [5 empty] | 0 | 169.66 | [23 empty] | 0.68 | 3.84 | A | [9 empty] | 1277 | 360 | 0 | 39 | 0 | 257 | 0 | 496 | 0 | 435 | 0 | 0 | 0 | 26
2021-12-17 | B68122 | 2 | 중탄소 | SCM440 | 잔강최소화 | Al 탈산 | B | 31 | 75 | 50050 | 86.47 | A | A |  | A | 1 |  | 1 | 1540 | 1518 | 6700 |  |  | 6700 | 71.78 | 11 | 93335 | 1631 |  | Y | 41 | 35 | [7 empty] | 임현진 | 2 |  |  |  |  | Y |  | 91.65 | 11-1 | 7.54 | 189.44 | A |  | 1625 | 1 | 0.36 | 1567 | 1.5 | 71 | 16 | 273 | 4:33 | 15 | 15 | 0 | 27 |  | 146.41 | 0 | 0 | N2 | 2021-12-17 17:28 | 2021-12-17 18:23 | 55 | 2021-12-17 17:17 | 66 |  |  |  |  | N | [7 empty] | 5 | 5 | 0.3 | 28.55 | [20 empty] | 0.59 |  |  | 0.55 | 0.55 | A | [9 empty] | 1115 | 0 | 0 | 34 | 0 | 255 | 0 | 500 | 0 | 204 | 0 | 0 | 0 | 23 |  |  | 6
2021-12-17 | A68690 | 1 | 고탄소 | SEAH-BQ2 | TUNDISH교체 | Al 탈산 | B | 16 | 3 | 55200 | 91.58 | A | A | A |  | 1 | 1 |  | 1520 | 1580 | 6600 |  |  | 6600 | 65 | 12 | 101532 | 1609 |  | Y | 44 | 38 | [7 empty] | 조관훈 | 2 | [6 empty] | 103.1 | 13-8 | 1.82 | 152.81 | A |  | 1609 | 3 | 0.14 | 1562 | 1 | 77 | 18 | 337 | 5:37 | 30 | 30 | 50 | 0 |  | 0 |  | 400 | N2 | 2021-12-17 18:13 | 2021-12-17 18:34 | 23 | 2021-12-17 18:12 | 24 | [14 empty] | 0 | 16.31 | [20 empty] | 2.07 |  |  | 3.33 | 4.83 | B |  |  | 6.379 | 28.908 | 49.43 | 0.129 | 7.749 | 1.71 | 1417.52 | 0 | 0 | 843 | 0 | 0 | 127 | 0 | 589 | 0 | 1898 | 0 | 0 | 285 | 46 |  |  |  |  | 1
2021-12-17 | B68123 | 2 | 중탄소 | SCM440 |  | Al 탈산 | B | 21 | 76 | 49200 | 84.82 | A | A |  | A | 1 |  | 1 | 1540 | 1534 | 6600 |  |  | 6600 | 74.03 | 11 | 89159 | 1624 |  | Y | 41 | 34 | [7 empty] | 임현진 | 2 |  |  |  |  | Y |  | 101.1 | 11-10 | 0 | 243.02 | A |  | 1610 | 1 | 0.31 | 1563 | 1.22 | 67 | 26 | 275 | 4:35 | 15 | 15 | 0 | 28 |  | 60.72 | 0 | 0 | N2 | 2021-12-17 18:27 | 2021-12-17 19:19 | 52 | 2021-12-17 18:19 | 60 |  |  |  |  | N | [8 empty] | 5 | 0 | 16.62 | [20 empty] | 0.44 |  |  | 0.36 | 0.36 | A | [9 empty] | 1188 | 0 | 355 | 46 | 0 | 266 | 0 | 497 | 0 | 205 | 0 | 0 | 0 | 11 |  |  | 6
2021-12-17 | A68691 | 1 | 고탄소 | SEAH-BQ2 |  | Al 탈산 | B | 18 | 29 | 52500 | 86.57 | A | A | A |  | 1 | 1 |  | 1520 | 1560 | 5200 |  |  | 5200 | 61.46 | 10 | 84610 | 1600 |  | Y | 42 | 30 |  |  | A68688 |  |  |  |  | 조관훈 | 2 | [6 empty] | 106.8 | 13-6 | 4.72 | 167.55 | A |  | 1584 | 3 | 0.14 | 1550 | 0.79 | 65 | 26 | 2 | 0:02 | 30 | 30 | 51 | 0 |  | 0 |  | 400 | N2 | 2021-12-17 19:16 | 2021-12-17 19:38 | 22 | 2021-12-17 19:15 | 23 |  |  |  |  | Y |  |  |  | Y | [5 empty] | 0 | 197.5 | [23 empty] | 9.69 | 26.61 | A |  |  | 6.085 | 32.227 | 49.702 | 0.154 | 8.167 | 1.542 | 1413.11 | 0 | 0 | 914 | 0 | 0 | 158 | 0 | 200 | 0 | 1396 | 0 | 0 | 165 | 24
2021-12-17 | B68124 | 2 | 중탄소 | SCM440 |  | Al 탈산 | B | 33 | 48 | 52850 | 88.32 | A | A |  | A | 1 |  | 1 | 1540 | 1551 | 6700 |  |  | 6700 | 70.16 | 12 | 95499 | 1618 |  | Y | 42 | 36 | [7 empty] | 임현진 | 2 | [6 empty] | 101.85 | 12-6 | 0 | 70.04 | A |  | 1608 | 1 | 0.29 | 1559 | 1.16 | 63 | 22 | 319 | 5:19 | 15 | 15 | 0 | 29 |  | 78.03 | 0 | 0 | N2 | 2021-12-17 19:31 | 2021-12-17 20:26 | 54 | 2021-12-17 19:22 | 64 |  |  |  |  | N | [7 empty] | 3 | 5 | 0.3 | 28.07 | [20 empty] | 0.57 |  |  | 0.11 | 0.11 | A | [9 empty] | 1287 | 0 | 380 | 57 | 0 | 269 | 0 | 699 | 0 | 206 | 0 | 0 | 87 | 55
2021-12-17 | A68692 | 1 | 고탄소 | SEAH-BQ2 |  | Al 탈산 | B | 30 | 44 | 50800 | 105.47 | A | A | A |  | 1 | 1 |  | 1520 | 1584 | 5000 |  |  | 5000 | 49.25 | 12 | 101532 | 1582 |  | Y | 43 | 37 | [7 empty] | 조관훈 | 2 |  |  |  |  | Y |  | 105.35 | 13-1 | 0 | 134.38 | A |  | 1582 | 3 | 0.14 | 1548 | 0.55 | 63 | 29 | 276 | 4:36 | 30 | 30 | 52 | 0 |  | 0 |  | 400 | N2 | 2021-12-17 20:36 | 2021-12-17 20:55 | 19 | 2021-12-17 20:36 | 19 |  |  |  |  | Y |  |  |  | Y | [5 empty] | 0 | 311.66 | [23 empty] | 12.41 | 26.61 | B |  |  | 6.05 | 33.398 | 48.331 | 0.144 | 7.988 | 1.447 | 1420.13 | 0 | 0 | 864 | 28 | 0 | 155 | 0 | 126 | 0 | 1998 | 0 | 0 | 259 | 41
2021-12-17 | B68125 | 2 | 중탄소 | SCM440 |  | Al 탈산 | B | 6 | 55 | 51150 | 92.57 | A | A |  | A | 1 |  | 1 | 1540 | 1544 | 6600 |  |  | 6600 | 69.03 | 16 | 95616 | 1624 |  | Y | 42 | 35 | [7 empty] | 임현진 | 2 |  |  |  |  | Y |  | 98.55 | 12-2 | 0 | 184.7 | A |  | 1608 | 1 | 0.26 | 1559 | 1.24 | 63 | 22 | 238 | 3:58 | 15 | 15 | 0 | 30 |  | 54.49 | 0 | 0 | N2 | 2021-12-17 20:53 | 2021-12-17 21:32 | 39 | 2021-12-17 20:40 | 52 |  |  |  |  | N | [8 empty] | 5 | 0 | 22.54 | [20 empty] | 0.55 |  |  | 0.11 | 0.11 | A | [9 empty] | 1256 | 0 | 363 | 43 | 0 | 246 | 0 | 496 | 0 | 206 | 0 | 0 | 0 | 13 |  |  | 6
2021-12-17 | A68693 | 1 | 고탄소 | SEAH-BQ2 |  | Al 탈산 | B | 32 | 22 | 52900 | 97.73 | A | A | A |  | 1 | 1 |  | 1520 | 1576 | 7900 |  |  | 7900 | 93.37 | 10 | 84610 | 1596 |  | Y | 55 | 39 |  |  | A68690 |  |  |  |  | 조관훈 | 2 |  | Y |  |  |  |  | 108.3 | 13-9 | 0.77 | 155.56 | A |  | 1596 | 3 | 0.14 | 1559 | 0.86 | 74 | 34 | 284 | 4:44 | 30 | 30 | 53 | 0 |  | 0 |  | 700 | N2 | 2021-12-17 21:27 | 2021-12-17 21:58 | 31 | 2021-12-17 21:27 | 32 |  |  |  |  | Y |  |  |  | Y | [5 empty] | 0 | 246.48 | [23 empty] | 13.72 | 26.61 | A |  |  | 6.941 | 31.14 | 49.57 | 0.197 | 7.142 | 1.592 | 1425.22 | 0 | 0 | 770 | 29 | 0 | 153 | 0 | 216 | 0 | 2395 | 0 | 0 | 351 | 40
2021-12-17 | B68126 | 2 | 중탄소 | SCM440 |  | Al 탈산 | B | 31 | 76 | 50000 | 101.98 | A | A |  | A | 1 |  | 1 | 1540 | 1545 | 7000 |  |  | 7000 | 71.04 | 14 | 98542 | 1631 | 365 | Y | 43 | 37 | [7 empty] | 임현진 | 2 |  |  |  |  | Y |  | 97 | 11-6 | 0 | 169.34 | A |  | 1617 | 1 | 0.28 | 1559 | 1.23 | 63 | 24 | 275 | 4:35 | 15 | 15 | 0 | 31 | 70 | 55.85 | 0 | 0 | N2 | 2021-12-17 22:05 | 2021-12-17 22:35 | 30 | 2021-12-17 21:45 | 50 |  |  |  |  | N | [8 empty] | 5 | 0 | 19.24 | [20 empty] | 0.53 |  |  | 1.72 | 1.72 | A | [9 empty] | 1110 | 0 | 373 | 0 | 0 | 269 | 0 | 846 | 0 | 207 | 0 | 0 | 59 | 21 |  |  | 4
2021-12-17 | A68694 | 1 | 고탄소 | SEAH-BQ2 |  | Al 탈산 | B | 16 | 4 | 54900 | 108.38 | A | A | C |  | 1 | 1 |  | 1520 | 1574 | 6200 |  |  | 6200 | 61.06 | 12 | 101532 | 1587 | 340 | Y | 50 | 35 |  |  | A68691 |  |  |  |  | 조관훈 | 2 |  |  | Y |  |  |  | 104.75 | 13-10 | 0.03 | 246.82 | A |  | 1596 | 3 | 0.12 | 1547 | 1 | 62 | 22 | 327 | 5:27 | 30 | 31 | 54 | 0 |  | 0 |  | 400 | N2 | 2021-12-17 22:49 | 2021-12-17 23:08 | 18 | 2021-12-17 22:40 | 28 |  |  |  |  | Y |  |  |  | Y | [5 empty] | 0 | 442.59 | [23 empty] | 0.14 | 0 | A |  |  | 5.705 | 34.027 | 48.102 | 0.174 | 8.431 | 1.413 | 1399.47 | 0 | 0 | 875 | 29 | 0 | 165 | 0 | 96 | 0 | 1972 | 0 | 0 | 349 | 57
2021-12-17 | B68127 | 2 | 중탄소 | SCM440 |  | Al 탈산 | B | 21 | 77 | 49250 | 101.53 | A | C |  | C | 1 |  | 1 | 1540 | 1557 | 6600 |  |  | 6600 | 45.93 | 18 | 143684 | 1623 |  | Y | 40 | 36 | [7 empty] | 임현진 | 2 | [6 empty] | 102.45 | 12-1 | 0 | 219.06 | A |  | 1618 | 1 | 0.3 | 1553 | 1.28 | 57 | 21 | 250 | 4:10 | 15 | 17 | 0 | 32 |  | 63.2 | 0 | 0 | N2 | 2021-12-17 23:04 | 2021-12-17 23:39 | 35 | 2021-12-17 22:43 | 56 |  |  |  |  | N | [9 empty] | 0 | 16.19 | [20 empty] | 0.57 |  |  | 0.66 | 0.66 | A | [9 empty] | 1254 | 0 | 216 | 26 | 0 | 232 | 0 | 500 | 0 | 205 | 0 | 0 | 0 | 10
2021-12-17 | A68695 | 1 | 고탄소 | SEAH-BQ2 |  | Al 탈산 | B | 18 | 30 | 53300 | 104 | C | C | C |  | 1 | 1 |  | 1520 | 1550 | 5400 |  |  | 5400 | 53.19 | 12 | 101532 | 1595 |  | Y | 43 | 30 | [7 empty] | 양성호 | 2 |  | Y |  |  |  |  | 100.7 | 12-9 | 0.31 | 0.48 | A |  | 1595 | 3 | 0.15 | 1566 | 0.48 | 81 | 43 | 286 | 4:46 | 30 | 30 | 55 | 0 |  | 0 |  | 800 | N2 | 2021-12-18 00:02 | 2021-12-18 00:19 | 17 | 2021-12-18 00:02 | 17 |  |  |  |  | Y |  |  |  | Y | [5 empty] | 0 | 26.57 | [23 empty] | 1.89 | 0 | B |  |  | 6.732 | 33.661 | 46.2 | 0.28 | 6.862 | 1.372 | 1447.67 | 0 | 0 | 888 | 0 | 0 | 181 | 0 | 98 | 0 | 1286 | 0 | 0 | 193 | 0
2021-12-17 | B68128 | 2 | 중탄소 | SCM440HM2 |  | Al 탈산 | B | 33 | 49 | 52350 | 114.05 | C | C |  | C | 1 |  | 1 | 1540 | 1524 | 8400 |  |  | 8400 | 209.22 | 5 | 40150 | 1639 |  | Y | 53 | 44 | [7 empty] | 추창도 | 2 |  |  |  |  | Y |  | 94.65 | 11-9 | 259.37 | 0 | A |  | 1625 | 1 | 0.28 | 1559 | 1.21 | 66 | 34 | 459 | 7:39 | 18 | 18 | 0 | 33 |  | 39.62 | 0 | 0 | AR | 2021-12-18 00:36 | 2021-12-18 00:47 | 11 | 2021-12-18 00:27 | 20 |  |  |  |  | N | [7 empty] | 3 | 4.5 | 24.11 | 0 | [20 empty] | 0.6 |  |  | 0.23 | 0.23 | A | [9 empty] | 1316 | 0 | 228 | 41 | 0 | 263 | 0 | 1049 | 0 | 307 | 0 | 0 | 59 | 23
2021-12-17 | A68696 | 1 | 고탄소 | SEAH-BQ2 |  | Al 탈산 | B | 30 | 45 | 51500 | 96.4 | C | C | C |  | 1 | 1 |  | 1520 | 1558 | 7400 |  |  | 7400 | 72.88 | 12 | 101532 | 1597 |  | Y | 58 | 37 | [7 empty] | 양성호 | 2 |  |  | Y | [5 empty] | 120.21 | 89.7 | A |  | 1597 | 3 | 0.14 | 1554 | 1.1 | 69 | 38 | 293 | 4:53 | 30 | 30 | 56 | 0 |  | 0 |  | 700 | N2 | 2021-12-18 00:56 | 2021-12-18 01:23 | 26 | 2021-12-18 00:56 | 26 |  |  |  |  | Y |  |  |  | Y | [5 empty] | 0 | 23.77 | [23 empty] | 3.96 | 0 | B |  |  | 6.828 | 33.71 | 46.204 | 0.285 | 6.766 | 1.37 | 1447.67 | 0 | 0 | 921 | 29 | 0 | 128 | 0 | 0 | 0 | 797 | 0 | 0 | 0 | 0
2021-12-17 | B68129 | 2 | 중탄소 | SCM440HM2 |  | Al 탈산 | B | 6 | 56 | 51350 | 105.75 | C | C |  | C | 1 |  | 1 | 1540 | 1528 | 7900 |  |  | 7900 | 80.41 | 12 | 98241 | 1626 |  | Y | 47 | 40 | [7 empty] | 추창도 | 2 |  |  |  |  | Y |  | 105.55 | 12-8 | 230.8 | 0 | A |  | 1614 | 1 | 0.32 | 1544 | 1.27 | 51 | 25 | 292 | 4:52 | 18 | 19 | 0 | 34 |  | 39.03 | 0 | 0 | AR | 2021-12-18 01:37 | 2021-12-18 01:51 | 14 | 2021-12-18 01:21 | 29 |  |  |  |  | N | [7 empty] | 10 |  | 12.1 | 0.04 | [20 empty] | 0.76 |  |  | 0.71 | 0.71 | A | [9 empty] | 1456 | 0 | 374 | 31 | 0 | 240 | 0 | 958 | 0 | 359 | 0 | 0 | 84 | 40
2021-12-17 | A68697 | 1 | 고탄소 | AE1055LS | 유사강종연연주 | Al 탈산 | B | 32 | 23 | 53400 | 88.22 | C | C | C |  | 1 | 1 |  | 1520 | 1602 | 4300 |  |  | 4300 | 42.36 | 12 | 101520 | 1598 |  | N | 46 | 25 | [7 empty] | 양성호 | 2 |  |  | Y |  |  |  | 105.25 | 13-6 | 0 | 105.72 | A |  | 1598 | 3 | 0.15 | 1556 | 1.02 | 72 | 34 | 318 | 5:18 | 25 | 25 | 57 | 0 |  | 0 |  | 700 | N2 | 2021-12-18 01:57 | 2021-12-18 02:29 | 32 | 2021-12-18 01:55 | 34 |  |  |  |  | Y |  |  |  | Y | [5 empty] | 0 | 296.97 | [23 empty] | 0.09 | 0 | B | [9 empty] | 0 | 0 | 840 | 29 | 0 | 166 | 0 | 824 | 0 | 502 | 0 | 0 | 148 | 17
2021-12-17 | B68130 | 2 | 중탄소 | SCM440HM2 | TUNDISH교체전 | Al 탈산 | B | 38 | 3 | 53750 | 104.57 | C | C |  | C | 1 |  | 1 | 1540 | 1529 | 8900 |  |  | 8900 | 80.28 | 13 | 110860 | 1636 |  | Y | 51 | 45 | [7 empty] | 추창도 | 2 |  |  |  |  | Y |  | 104.05 | 13-9 | 189.29 | 0 | A |  | 1629 | 1 | 0.28 | 1559 | 1.42 | 66 | 28 | 355 | 5:55 | 18 | 20 | 0 | 35 |  | 28.66 | 0 | 0 | AR | 2021-12-18 02:38 | 2021-12-18 03:00 | 21 | 2021-12-18 02:27 | 33 | [12 empty] | 7 |  | 10.15 | 0.14 | [20 empty] | 0.9 |  |  | 0.41 | 0.41 | A | [9 empty] | 1533 | 0 | 248 | 31 | 0 | 265 | 0 | 806 | 0 | 411 | 0 | 0 | 67 | 56
2021-12-17 | A68698 | 1 | 고탄소 | AE1055LS |  | Al 탈산 | B | 16 | 5 | 55700 | 81.33 | C | C | C |  | 1 | 1 |  | 1520 | 1546 | 5300 |  |  | 5300 | 52.21 | 12 | 101520 | 1594 |  | Y | 47 | 30 | [7 empty] | 양성호 | 2 |  |  | Y |  |  |  | 101.6 | 13-6 | 0 | 154.76 | A |  | 1596 | 3 | 0.14 | 1561 | 1 | 77 | 30 | 289 | 4:49 | 25 | 25 | 58 | 0 |  | 0 |  | 700 | N2 | 2021-12-18 02:49 | 2021-12-18 03:34 | 46 | 2021-12-18 02:49 | 46 |  |  |  |  | Y |  |  |  | Y | [5 empty] | 0 | 236.56 | [23 empty] | 1.78 | 0 | A | [9 empty] | 43 | 0 | 811 | 29 | 0 | 205 | 0 | 907 | 0 | 551 | 0 | 0 | 97 | 20
2021-12-17 | B68131 | 2 | 저탄소 | SCM822HT | TUNDISH교체 | Al 탈산 | B | 31 | 77 | 50000 | 105.48 | C | C |  | C | 1 |  | 1 | 1555 | 1570 | 8800 |  |  | 8800 | 92.2 | 12 | 95440 | 1676 |  | Y | 48 | 43 | [7 empty] | 추창도 | 2 |  |  |  |  | Y |  | 101.3 | 11-10 | 0 | 196.79 | A |  | 1669 | 1 | 0.32 | 1593 | 1.49 | 85 | 43 | 375 | 6:15 | 15 | 20 | 0 | 36 |  | 92.39 | 0 | 0 | N2 | 2021-12-18 04:02 | 2021-12-18 04:30 | 27 | 2021-12-18 03:48 | 42 |  |  |  |  | N | [7 empty] | 6 |  | 0 | 25.54 | [16 empty] | 0.9 |  |  | 2.19 |  |  |  | 0.06 | 0.06 | A | [9 empty] | 1402 | 0 | 305 | 67 | 0 | 349 | 0 | 1055 | 0 | 409 | 0 | 0 | 56 | 30 |  |  | 9 |  | 1
2021-12-17 | A68699 | 1 | 고탄소 | AE1055LS |  | Al 탈산 | B | 18 | 31 | 52200 | 77.45 | C | C | C |  | 1 | 1 |  | 1520 | 1583 | 4100 |  |  | 4100 | 48.46 | 10 | 84600 | 1611 |  | Y | 42 | 23 | [7 empty] | 양성호 | 2 |  | Y | [6 empty] | 46.36 | 2.1 | A |  | 1601 | 3 | 0.14 | 1557 | 1.26 | 73 | 36 | 286 | 4:46 | 25 | 25 | 59 | 0 |  | 0 |  | 500 | N2 | 2021-12-18 04:01 | 2021-12-18 04:31 | 30 | 2021-12-18 04:00 | 31 |  |  |  |  | Y |  |  |  | Y | [5 empty] | 0 | 198.97 | [23 empty] | 5.38 | 0 | A | [9 empty] | 46 | 0 | 719 | 19 | 0 | 210 | 0 | 901 | 0 | 546 | 0 | 0 | 97 | 0
2021-12-17 | B68132 | 2 | 저탄소 | SCM822HT |  | Al 탈산 | B | 33 | 50 | 52300 | 101.88 | C | C |  | C | 1 |  | 1 | 1555 | 1522 | 8700 |  |  | 8700 | 92.4 | 11 | 94160 | 1642 |  | Y | 47 | 44 | [7 empty] | 추창도 | 2 |  |  |  |  | Y |  | 100 | 12-4 | 0 | 173.82 | A |  | 1647 | 1 | 0.33 | 1581 | 1.49 | 73 | 36 | 283 | 4:43 | 15 | 16 | 0 | 37 |  | 76.56 | 0 | 0 | N2 | 2021-12-18 05:00 | 2021-12-18 05:29 | 30 | 2021-12-18 04:42 | 48 | [12 empty] | 10 |  | 0 | 21.05 | [23 empty] | 1.15 | 1.15 | A | [9 empty] | 1376 | 0 | 0 | 21 | 0 | 249 | 0 | 749 | 0 | 203 | 0 | 0 | 0 | 6
2021-12-17 | A68700 | 1 | 고탄소 | AE1055LS |  | Al 탈산 | B | 30 | 46 | 51200 | 83.52 | C | C | C |  | 1 | 1 |  | 1520 | 1562 | 4600 |  |  | 4600 | 45.31 | 12 | 101520 | 1604 |  | Y | 47 | 17 | [7 empty] | 양성호 | 2 | [8 empty] | 27.18 | 97.89 | A |  | 1604 | 3 | 0.15 | 1559 | 1.22 | 75 | 40 | 273 | 4:33 | 25 | 26 | 60 | 0 |  | 0 |  | 800 | N2 | 2021-12-18 05:11 | 2021-12-18 05:26 | 15 | 2021-12-18 05:11 | 15 |  |  |  |  | Y |  |  |  | Y | [5 empty] | 0 | 21.37 | [23 empty] | 7.62 | 3.23 | A | [9 empty] | 17 | 0 | 797 | 37 | 0 | 201 | 0 | 1055 | 0 | 647 | 0 | 0 | 96 | 20
2021-12-17 | B68133 | 2 | 저탄소 | SCM822HT |  | Al 탈산 | B | 6 | 57 | 51150 | 93.37 | C | C |  | C | 1 |  | 1 | 1555 | 1569 | 7100 |  |  | 7100 | 75.4 | 11 | 94160 | 1647 | 355 | Y | 44 | 37 | [7 empty] | 추창도 | 2 |  |  |  |  | Y |  | 103.85 | 12-6 | 0 | 195.58 | A |  | 1638 | 1 | 0.3 | 1582 | 1.37 | 74 | 30 | 372 | 6:12 | 15 | 16 | 0 | 38 |  | 61.64 | 0 | 0 | N2 | 2021-12-18 05:52 | 2021-12-18 06:25 | 33 | 2021-12-18 05:43 | 42 | [14 empty] | 0 | 18.37 | [23 empty] | 0 | 0 | A | [9 empty] | 1356 | 0 | 355 | 43 | 0 | 287 | 0 | 551 | 0 | 357 | 0 | 0 | 0 | 33
2021-12-17 | A68701 | 1 | 고탄소 | AE1055LS |  | Al 탈산 | B | 32 | 24 | 53300 | 74.95 | C | C | D |  | 1 | 1 |  | 1520 | 1594 | 3200 |  |  | 3200 | 37.83 | 10 | 84600 | 1588 |  | Y | 42 | 30 | [7 empty] | 양성호 | 2 |  | Y | [6 empty] | 0 | 115.72 | A |  | 1588 | 3 | 0.14 | 1554 | 1.03 | 70 | 35 | 290 | 4:50 | 25 | 25 | 61 | 0 |  | 0 |  | 500 | N2 | 2021-12-18 06:02 | 2021-12-18 06:31 | 29 | 2021-12-18 06:01 | 29 |  |  |  |  | Y |  |  |  | Y | [5 empty] | 0 | 181.46 | [23 empty] | 9.09 | 4.43 | A | [9 empty] | 31 | 0 | 673 | 32 | 0 | 204 | 0 | 895 | 0 | 546 | 0 | 0 | 97 | 10
2021-12-17 | B68134 | 2 | 저탄소 | SCM822HT |  | Al 탈산 | B | 38 | 4 | 54450 | 92.18 | C | D |  | D | 1 |  | 1 | 1555 | 1538 | 7700 |  |  | 7700 | 79.57 | 13 | 96772 | 1649 |  | Y | 46 | 38 | [7 empty] | 추창도 | 2 |  |  |  |  | Y |  | 94.95 | 12-9 | 0 | 126.82 | A |  | 1640 | 1 | 0.31 | 1578 | 1.63 | 70 | 30 | 384 | 6:24 | 15 | 16 | 0 | 39 | 210 | 164.16 | 0 | 0 | N2 | 2021-12-18 06:51 | 2021-12-18 07:23 | 32 | 2021-12-18 06:40 | 43 |  |  |  |  | N | [7 empty] | 2 | 4 | 0 | 38.64 | [23 empty] | 0.25 | 0.25 | A | [9 empty] | 308 | 802 | 179 | 38 | 0 | 249 | 0 | 951 | 0 | 412 | 0 | 0 | 28 | 19
2021-12-17 | A68702 | 1 | 고탄소 | AE1055LS |  | Al 탈산 | B | 16 | 6 | 55000 | 80.57 | C | D | D |  | 1 | 1 |  | 1520 | 1585 | 2900 |  |  | 2900 | 34.28 | 10 | 84600 | 1595 |  | Y | 43 | 16 | [7 empty] | 양성호 | 2 |  | Y | [6 empty] | 0.07 | 45.56 | A |  | 1595 | 3 | 0.14 | 1546 | 1.29 | 62 | 31 | 266 | 4:26 | 25 | 25 | 62 | 0 |  | 0 |  | 500 | N2 | 2021-12-18 07:03 | 2021-12-18 07:25 | 22 | 2021-12-18 07:03 | 23 |  |  |  |  | Y |  |  |  | Y | [5 empty] | 0 | 211.04 | [23 empty] | 60.65 | 4.43 | A | [9 empty] | 0 | 0 | 723 | 32 | 0 | 163 | 0 | 550 | 0 | 298 | 0 | 0 | 0 | 33
2021-12-18 | B68135 | 2 | 저탄소 | SCM822HT |  | Al 탈산 | B | 31 | 78 | 49800 | 90.82 | D | D |  | D | 1 |  | 1 | 1555 | 1549 | 8100 |  |  | 8100 | 54.07 | 19 | 149795 | 1620 |  | Y | 47 | 39 |  |  | B68132 | 05 |  |  |  | 김규완 | 2 |  |  | Y |  | Y |  | 106.5 | 12-5 | 0 | 258.29 | A |  | 1629 | 1 | 0.42 | 1581 | 1.26 | 73 | 30 | 260 | 4:20 | 15 | 17 | 0 | 40 |  | 382.7 | 0 | 0 | N2 | 2021-12-18 07:51 | 2021-12-18 08:23 | 32 | 2021-12-18 07:46 | 38 |  |  |  |  | N | [8 empty] | 4 | 0 | 84.64 | [23 empty] | 0 | 0 | A | [9 empty] | 1303 | 101 | 0 | 46 | 0 | 187 | 0 | 798 | 0 | 202 | 0 | 0 | 52 | 0
2021-12-18 | A68703 | 1 | 고탄소 | AE1055LS |  | Al 탈산 | B | 18 | 32 | 52700 | 83.65 | D | D | D |  | 1 | 1 |  | 1520 | 1578 | 3700 |  |  | 3700 | 36.45 | 12 | 101520 | 1600 |  | Y | 40 | 31 | [7 empty] | 김덕진 | 2 |  |  | Y |  | N |  | 103.45 | 13-2 | 0 | 117.23 | A |  | 1600 | 3 | 0.15 | 1547 | 1.18 | 63 | 34 | 282 | 4:42 | 25 | 25 | 63 | 0 |  | 0 |  | 600 | N2 | 2021-12-18 08:06 | 2021-12-18 08:18 | 12 | 2021-12-18 08:06 | 12 |  |  |  |  | Y |  |  |  | Y | [5 empty] | 0 | 258.38 | [23 empty] | 61.87 | 4.43 | A | [9 empty] | 0 | 0 | 853 | 0 | 0 | 171 | 0 | 690 | 0 | 490 | 0 | 0 | 95 | 41
2021-12-18 | B68136 | 2 | 저탄소 | SCM822HD2 |  | Al 탈산 | B | 33 | 51 | 52250 | 87.35 | D | D |  | D | 1 |  | 1 | 1555 | 1576 | 5700 |  |  | 5700 | 142.32 | 5 | 40050 | 1632 |  | Y | 45 | 28 | [7 empty] | 김규완 | 2 |  |  |  |  | Y |  | 94.55 | 11-8 | 0 | 277.06 | A |  | 1628 | 1 | 0.41 | 1570 | 1.59 | 62 | 30 | 311 | 5:11 | 15 | 16 | 0 | 41 |  | 219.35 | 0 | 0 | N2 | 2021-12-18 08:54 | 2021-12-18 09:35 | 41 | 2021-12-18 08:44 | 52 |  |  |  |  | Y | [7 empty] | 2 | 4.5 | 0 | 40.87 | [23 empty] | 0.22 | 0.22 | A | [9 empty] | 1544 | 0 | 196 | 36 | 0 | 82 | 0 | 299 | 0 | 206 | 0 | 0 | 58 | 27
2021-12-18 | A68704 | 1 | 고탄소 | AE1055LS |  | Al 탈산 | B | 30 | 47 | 51700 | 78.42 | D | D | D |  | 1 | 1 |  | 1520 | 1571 | 3700 |  |  | 3700 | 36.45 | 12 | 101520 | 1587 |  | Y | 41 | 21 | [7 empty] | 김덕진 | 2 |  | Y |  |  | N |  |  |  | 0.09 | 105.95 | A |  | 1587 | 3 | 0.15 | 1547 | 1.08 | 63 | 34 | 282 | 4:42 | 25 | 25 | 64 | 0 |  | 0 |  | 600 | N2 | 2021-12-18 09:01 | 2021-12-18 09:19 | 18 | 2021-12-18 09:01 | 18 |  |  |  |  | Y |  |  |  | Y | [5 empty] | 0 | 245.4 | [23 empty] | 62.92 | 4.43 | A | [9 empty] | 51 | 0 | 903 | 33 | 0 | 168 | 0 | 595 | 0 | 399 | 0 | 0 | 0 | 47
2021-12-18 | A68705 | 1 | 고탄소 | AE1055LS |  | Al 탈산 | B | 32 | 25 | 53200 | 71.47 | D | D | D |  | 1 | 1 |  | 1520 | 1581 | 3400 |  |  | 3400 | 40.19 | 10 | 84600 | 1593 |  | Y | 40 | 31 | [7 empty] | 김덕진 | 2 |  | Y |  |  | N |  | 99.85 | 12-9 | 0.72 | 53.97 | A |  | 1593 | 3 | 0.15 | 1551 | 1.27 | 67 | 38 | 277 | 4:37 | 25 | 25 | 65 | 0 |  | 0 |  | 600 | N2 | 2021-12-18 09:51 | 2021-12-18 10:18 | 27 | 2021-12-18 09:51 | 27 |  |  |  |  | Y |  |  |  | Y | [5 empty] | 0 | 217.1 | [23 empty] | 63.86 | 4.43 | A | [9 empty] | 12 | 0 | 816 | 14 | 0 | 183 | 0 | 591 | 0 | 446 | 0 | 0 | 0 | 0
2021-12-18 | B68137 | 2 | 저탄소 | SCM822HD2 |  | Al 탈산 | B | 6 | 58 | 50700 | 94.72 | D | D |  | D | 1 |  | 1 | 1555 | 1516 | 8400 |  |  | 8400 | 90.82 | 11 | 92486 | 1645 |  | Y | 43 | 40 | [7 empty] | 김규완 | 2 |  |  |  |  | Y |  |  |  | 0 | 155.03 | A |  | 1633 | 1 | 0.36 | 1571 | 1.4 | 63 | 30 | 382 | 6:22 | 15 | 18 | 0 | 42 |  | 261.28 | 0 | 0 | N2 | 2021-12-18 10:21 | 2021-12-18 10:35 | 14 | 2021-12-18 10:12 | 23 |  |  |  |  | Y | [8 empty] | 4.5 | 0 | 66.29 | [23 empty] | 0.35 | 0.35 | A | [9 empty] | 1283 | 253 | 136 | 32 | 0 | 185 | 0 | 698 | 0 | 203 | 0 | 0 | 90 | 0
2021-12-18 | A68706 | 1 | 고탄소 | AE1055LS |  | Al 탈산 | B | 16 | 7 | 55400 | 78.58 | D | D | D |  | 1 | 1 |  | 1520 | 1579 | 3900 |  |  | 3900 | 46.1 | 10 | 84600 | 1594 |  | Y | 40 | 22 | [7 empty] | 김덕진 | 2 |  | Y | [6 empty] | 0.15 | 128.45 | A |  | 1594 | 3 | 0.14 | 1547 | 1.24 | 63 | 34 | 256 | 4:16 | 25 | 25 | 66 | 0 |  | 0 |  | 500 | N2 | 2021-12-18 10:56 | 2021-12-18 11:15 | 19 | 2021-12-18 10:55 | 20 |  |  |  |  | Y |  |  |  | Y | [5 empty] | 0 | 214.83 | [23 empty] | 65.11 | 4.43 | B | [9 empty] | 56 | 0 | 851 | 13 | 0 | 169 | 0 | 594 | 0 | 493 | 0 | 0 | 96 | 0
2021-12-18 | B68138 | 2 | 저탄소 | SCM822HD2 |  | Al 탈산 | B | 38 | 5 | 53750 | 87.65 | D | D |  | D | 1 |  | 1 | 1555 | 1527 | 7500 |  |  | 7500 | 77.59 | 12 | 96667 | 1621 |  | Y | 41 | 38 | [7 empty] | 김규완 | 2 |  |  |  |  | Y |  | 105.65 | 14-1 | 0 | 197.54 | A |  | 1623 | 1 | 0.33 | 1566 | 1.46 | 58 | 27 | 280 | 4:40 | 15 | 18 | 0 | 43 |  | 168.82 | 0 | 0 | N2 | 2021-12-18 11:15 | 2021-12-18 11:34 | 19 | 2021-12-18 11:07 | 27 |  |  |  |  | Y | [8 empty] | 3.5 | 0 | 39.41 | [23 empty] | 0 | 0 | A | [9 empty] | 1268 | 300 | 114 | 40 | 0 | 185 | 0 | 698 | 0 | 206 | 0 | 0 | 58 | 0
2021-12-18 | A68707 | 1 | 고탄소 | AE1055LS |  | Al 탈산 | B | 18 | 33 | 52400 | 83.1 | D | D | D |  | 1 | 1 |  | 1520 | 1604 | 2600 |  |  | 2600 | 25.61 | 12 | 101520 | 1586 |  | Y | 44 | 26 | [7 empty] | 김덕진 | 2 |  |  | Y |  | N |  | 106.05 | 13-4 | 0.07 | 144.37 | A |  | 1586 | 3 | 0.14 | 1549 | 0.95 | 65 | 34 | 263 | 4:23 | 25 | 25 | 67 | 0 |  | 0 |  | 500 | N2 | 2021-12-18 11:54 | 2021-12-18 12:12 | 18 | 2021-12-18 11:53 | 18 |  |  |  |  | Y |  |  |  | Y | [5 empty] | 0 | 217.21 | [23 empty] | 66.21 | 4.43 | A | [9 empty] | 18 | 0 | 777 | 19 | 0 | 159 | 0 | 687 | 0 | 548 | 0 | 0 | 191 | 44
2021-12-18 | B68139 | 2 | 저탄소 | SCM822HD2 |  | Al 탈산 | B | 31 | 79 | 49150 | 90.52 | D | D |  | D | 1 |  | 1 | 1555 | 1533 | 7400 |  |  | 7400 | 76.99 | 12 | 96120 | 1617 |  | Y | 43 | 37 |  |  | B68136 | 05 |  |  |  | 김규완 | 2 |  |  | Y |  |  |  | 109.25 | 12-7 | 0 | 203.02 | A |  | 1613 | 1 | 0.36 | 1564 | 1.17 | 56 | 28 | 238 | 3:58 | 15 | 16 | 0 | 44 |  | 171.23 | 0 | 0 | N2 | 2021-12-18 12:16 | 2021-12-18 12:30 | 15 | 2021-12-18 12:09 | 21 |  |  |  |  | Y | [8 empty] | 4.5 | 0 | 39.39 | [23 empty] | 0 | 0 | A | [9 empty] | 1291 | 201 | 0 | 46 | 0 | 184 | 0 | 699 | 0 | 205 | 0 | 0 | 56 | 0
2021-12-18 | A68708 | 1 | 고탄소 | AE1055LS |  | Al 탈산 | B | 30 | 48 | 51700 | 77.38 | D | D | D |  | 1 | 1 |  | 1520 | 1624 | 2800 |  |  | 2800 | 27.58 | 12 | 101520 | 1586 |  | Y | 41 | 15 | [7 empty] | 김덕진 | 2 |  | Y |  |  |  |  | 103.55 | 12-8 | 0.14 | 65.15 | A |  | 1586 | 3 | 0.14 | 1554 | 0.82 | 70 | 33 | 281 | 4:41 | 25 | 25 | 68 | 0 |  | 0 |  | 500 | N2 | 2021-12-18 12:57 | 2021-12-18 13:13 | 16 | 2021-12-18 12:57 | 17 |  |  |  |  | Y |  |  |  | Y | [5 empty] | 0 | 218.81 | [23 empty] | 67.4 | 4.43 | B | [9 empty] | 49 | 0 | 898 | 29 | 0 | 219 | 0 | 694 | 0 | 547 | 0 | 0 | 98 | 8
2021-12-18 | B68140 | 2 | 저탄소 | SCM822HD2 |  | Al 탈산 | B | 33 | 52 | 51600 | 87.98 | D | D |  | D | 1 |  | 1 | 1555 | 1528 | 7000 |  |  | 7000 | 60.72 | 16 | 115280 | 1611 |  | Y | 44 | 35 |  |  | B68137 | 05 |  |  |  | 김규완 | 2 |  |  | Y |  | Y |  | 102.9 | 12-7 | 0 | 93.45 | A |  | 1614 | 1 | 0.36 | 1563 | 1.38 | 55 | 26 | 297 | 4:57 | 15 | 15 | 0 | 45 | 180 | 141.73 | 0 | 0 | N2 | 2021-12-18 13:13 | 2021-12-18 13:27 | 15 | 2021-12-18 13:04 | 23 |  |  |  |  | Y | [8 empty] | 3.5 | 0 | 27.09 | [23 empty] | 0 | 0 | A | [9 empty] | 1383 | 204 | 129 | 47 | 0 | 154 | 0 | 692 | 0 | 204 | 0 | 0 | 58 | 11
2021-12-18 | A68709 | 1 | 고탄소 | AE1055LS | TUNDISH교체전 | Al 탈산 | B | 32 | 26 | 53100 | 74.85 | D | D | D |  | 1 | 1 |  | 1520 | 1553 | 4500 |  |  | 4500 | 46.57 | 12 | 96623 | 1586 |  | Y | 41 | 22 | [7 empty] | 김덕진 | 2 |  | Y | [6 empty] | 0.03 | 185.1 | A |  | 1586 | 3 | 0.14 | 1555 | 0.84 | 71 | 43 | 274 | 4:34 | 25 | 25 | 69 | 0 |  | 0 |  | 400 | N2 | 2021-12-18 13:56 | 2021-12-18 14:11 | 15 | 2021-12-18 13:56 | 15 |  |  |  |  | Y |  |  |  | Y | [5 empty] | 0 | 198.44 | [23 empty] | 68.52 | 4.43 | A | [9 empty] | 41 | 0 | 796 | 14 | 0 | 159 | 0 | 749 | 0 | 549 | 0 | 0 | 98 | 49
2021-12-18 | B68141 | 2 | 중탄소 | SCM440 | TUNDISH교체 | Al 탈산 | B | 6 | 59 | 50650 | 98.48 | D | D |  | A | 1 |  | 1 | 1540 | 1513 | 8600 |  |  | 8600 | 91.91 | 12 | 93569 | 1647 |  | Y | 47 | 42 |  |  | B68138 | 05 |  |  |  | 김규완 | 2 |  |  | Y |  |  |  | 96.65 | 11-9 | 0.33 | 50.35 | A |  | 1655 | 1 | 0.31 | 1583 | 1.7 | 87 | 39 | 302 | 5:02 | 15 | 20 | 0 | 46 |  | 70.64 | 0 | 0 | N2 | 2021-12-18 14:21 | 2021-12-18 14:49 | 28 | 2021-12-18 14:06 | 43 |  |  |  |  | N | [7 empty] | 3 | 4 | 0 | 21.15 | [16 empty] | 0.6 |  |  | 1.89 |  |  |  | 0.4 | 0.4 | A | [9 empty] | 1170 | 0 | 186 | 35 | 0 | 149 | 0 | 496 | 0 | 204 | 0 | 0 | 55 | 30 |  |  | 9 |  | 1
2021-12-18 | B68142 | 2 | 중탄소 | SCM440 |  | Al 탈산 | B | 38 | 6 | 53300 | 84.12 | D | A |  | A | 1 |  | 1 | 1540 | 1536 | 6600 |  |  | 6600 | 44.14 | 18 | 149508 | 1635 |  | Y | 42 | 35 |  |  | B68139 | 05 |  |  |  | 김규완 | 2 |  | Y |  |  | Y |  | 105.2 | 13-10 | 0 | 173.16 | A |  | 1614 | 1 | 0.34 | 1569 | 1.15 | 73 | 33 | 322 | 5:22 | 15 | 15 | 0 | 47 |  | 47.5 | 0 | 0 | N2 | 2021-12-18 15:10 | 2021-12-18 15:50 | 40 | 2021-12-18 15:01 | 49 |  |  |  |  | N | [7 empty] | 2 |  | 0 | 11.78 | [20 empty] | 0.85 |  |  | 0.15 | 0.15 | A | [9 empty] | 1225 | 0 | 287 | 56 | 0 | 233 | 0 | 498 | 0 | 204 | 0 | 0 | 0 | 60 |  |  | 6
2021-12-18 | A68710 | 1 | 고탄소 | STB2 | TUNDISH교체 | Al 탈산 | B | 16 | 8 | 54700 | 81.83 | D | A | A |  | 1 | 1 |  | 1520 | 1536 | 7000 |  |  | 7000 | 68.94 | 12 | 101532 | 1585 |  | Y | 45 | 40 | [7 empty] | 김덕진 | 2 |  | Y |  |  |  |  | 96.8 | 12-10 | 172.73 | 0 | A |  | 1585 | 3 | 0.16 | 1551 | 0.97 | 95 | 36 | 136 | 2:16 | 25 | 25 | 70 | 0 |  | 0 |  | 700 | AR | 2021-12-18 15:08 | 2021-12-18 15:32 | 25 | 2021-12-18 15:06 | 27 |  |  |  |  | Y |  |  |  | Y | [5 empty] | 125.81 | 57.41 | [19 empty] | 1.73 |  |  |  | 69.88 | 4.43 | A | [9 empty] | 0 | 0 | 134 | 14 | 0 | 128 | 0 | 893 | 0 | 498 | 0 | 0 | 213 | 10 |  |  |  |  | 1
2021-12-18 | A68711 | 1 | 고탄소 | STB2 |  | Al 탈산 | B | 18 | 34 | 53100 | 78.78 | A | A | A |  | 1 | 1 |  | 1520 | 1547 | 5500 |  |  | 5500 | 65 | 10 | 84610 | 1556 |  | Y | 41 | 32 |  |  | A68708 |  |  |  |  | 조관훈 | 2 |  | Y |  |  |  |  | 107.1 | 13-5 | 131.18 | 0 | A |  | 1556 | 3 | 0.16 | 1526 | 0.86 | 70 | 35 | 259 | 4:19 | 25 | 26 | 71 | 0 |  | 0 |  | 700 | AR | 2021-12-18 16:07 | 2021-12-18 16:31 | 24 | 2021-12-18 16:04 | 27 |  |  |  |  | Y |  |  |  | Y | [5 empty] | 184.73 | 27.05 | [20 empty] | 1.35 |  |  | 0 | 0 | A | [9 empty] | 0 | 23 | 158 | 0 | 0 | 127 | 0 | 793 | 0 | 600 | 0 | 0 | 215 | 40
2021-12-18 | B68143 | 2 | 중탄소 | AE4140Q |  | Al 탈산 | B | 31 | 80 | 49600 | 97.38 | A | A |  | A | 1 |  | 1 | 1540 | 1541 | 6900 |  |  | 6900 | 152.42 | 6 | 45270 | 1634 |  | Y | 46 | 37 |  |  | B68140 | 05 |  |  |  | 임현진 | 2 |  |  | Y |  | Y |  | 104.3 | 12-3 | 219.61 | 17.43 | A |  | 1625 | 1 | 0.32 | 1562 | 0 | 68 | 33 | 225 | 3:45 | 18 | 18 | 0 | 48 |  | 39.76 | 0 | 0 | AR | 2021-12-18 16:27 | 2021-12-18 16:56 | 29 | 2021-12-18 16:13 | 44 |  |  |  |  | Y | [7 empty] | 2 | 5 | 23.74 | 0 | [20 empty] | 0.58 |  |  | 0.3 | 0.3 | A | [9 empty] | 1186 | 0 | 401 | 55 | 0 | 241 | 0 | 602 | 0 | 202 | 0 | 0 | 0 | 14 |  |  | 22
2021-12-18 | B68144 | 2 | 중탄소 | AE4140Q |  | Al 탈산 | B | 33 | 53 | 51800 | 109.42 | A | A |  | A | 1 |  | 1 | 1540 | 1538 | 7300 |  |  | 7300 | 76.86 | 13 | 94974 | 1631 |  | Y | 44 | 40 | [7 empty] | 임현진 | 2 | [6 empty] | 102 | 12-5 | 170.58 | 0 | A |  | 1613 | 1 | 0.28 | 1558 | 0.89 | 64 | 30 | 342 | 5:42 | 18 | 18 | 0 | 49 |  | 25.54 | 0 | 0 | AR | 2021-12-18 17:37 | 2021-12-18 17:59 | 22 | 2021-12-18 17:28 | 31 |  |  |  |  | Y | [7 empty] | 2 | 4.5 | 15.6 | 0 | [20 empty] | 0.77 |  |  | 0.16 | 0.16 | B | [9 empty] | 1270 | 0 | 141 | 72 | 0 | 243 | 0 | 848 | 0 | 312 | 0 | 0 | 95 | 24 |  |  | 22
2021-12-18 | A68712 | 1 | 고탄소 | STB2 |  | Al 탈산 | B | 30 | 49 | 51700 | 80.1 | A | A | A |  | 1 | 1 |  | 1520 | 1559 | 5400 |  |  | 5400 | 63.82 | 10 | 84610 | 1555 |  | Y | 42 | 32 |  |  | A68709 |  |  |  |  | 조관훈 | 2 |  |  | Y |  |  |  | 106.7 | 13-1 | 235.69 | 0 | A |  | 1555 | 3 | 0.15 | 1520 | 0.97 | 64 | 28 | 263 | 4:23 | 25 | 26 | 72 | 0 |  | 0 |  | 700 | AR | 2021-12-18 17:08 | 2021-12-18 17:38 | 30 | 2021-12-18 17:06 | 32 |  |  |  |  | Y |  |  |  | Y | [5 empty] | 185.95 | 31.81 | [20 empty] | 1.46 |  |  | 0 | 0 | A | [9 empty] | 0 | 26 | 229 | 0 | 0 | 128 | 0 | 698 | 0 | 547 | 0 | 0 | 174 | 36
2021-12-18 | A68713 | 1 | 고탄소 | STB2 |  | Al 탈산 | B | 32 | 27 | 53000 | 84.95 | A | A | A |  | 1 | 1 |  | 1520 | 1536 | 5400 |  |  | 5400 | 53.19 | 12 | 101532 | 1565 |  | Y | 41 | 30 | [7 empty] | 조관훈 | 2 |  | Y |  |  |  |  | 0 | 10-1 | 229.54 | 0 | A |  | 1565 | 3 | 0.15 | 1520 | 1 | 64 | 29 | 271 | 4:31 | 25 | 25 | 73 | 0 |  | 0 |  | 700 | AR | 2021-12-18 18:15 | 2021-12-18 18:39 | 25 | 2021-12-18 18:15 | 25 |  |  |  |  | Y |  |  |  | Y | [5 empty] | 0.2 | 0 | [20 empty] | 0.881 |  |  | 7.6 | 0 | A | [9 empty] | 0 | 0 | 249 | 0 | 0 | 128 | 0 | 597 | 0 | 548 | 0 | 0 | 166 | 30
2021-12-18 | B68145 | 2 | 중탄소 | AE4140Q |  | Al 탈산 | B | 6 | 60 | 50900 | 86.15 | A | A |  | A | 1 |  | 1 | 1540 | 1537 | 6900 |  |  | 6900 | 77.51 | 11 | 89017 | 1623 |  | Y | 42 | 36 | [7 empty] | 임현진 | 2 |  |  |  |  | Y |  | 100.9 | 12-3 | 175.09 | 0 | A |  | 1614 | 1 | 0.27 | 1556 | 1.36 | 62 | 26 | 250 | 4:10 | 18 | 18 | 0 | 50 | 25 | 25.33 | 0 | 0 | AR | 2021-12-18 18:29 | 2021-12-18 19:04 | 35 | 2021-12-18 18:21 | 43 |  |  |  |  | Y | [8 empty] | 5 | 10.94 | 0 | [20 empty] | 0.86 |  |  | 0.13 | 0.13 | A | [9 empty] | 1278 | 0 | 339 | 37 | 0 | 263 | 0 | 679 | 0 | 207 | 0 | 0 | 0 | 14 |  |  | 22
2021-12-18 | A68714 | 1 | 고탄소 | STB2 |  | Al 탈산 | B | 16 | 9 | 54900 | 84.63 | A | A | A |  | 1 | 1 |  | 1520 | 1535 | 6500 |  |  | 6500 | 76.82 | 10 | 84610 | 1550 |  | Y | 49 | 37 | [7 empty] | 조관훈 | 2 |  |  | Y |  |  |  | 105.55 | 13-9 | 240.47 | 0 | A |  | 1550 | 3 | 0.15 | 1527 | 0.64 | 71 | 33 | 259 | 4:19 | 25 | 25 | 74 | 0 |  | 0 |  | 700 | AR | 2021-12-18 19:13 | 2021-12-18 19:43 | 30 | 2021-12-18 19:13 | 30 |  |  |  |  | Y |  |  |  | Y | [5 empty] | 182.81 | 33.99 | [20 empty] | 1.11 |  |  | 9.38 | 0 | A | [9 empty] | 0 | 0 | 229 | 0 | 0 | 125 | 0 | 699 | 0 | 596 | 0 | 0 | 192 | 72
2021-12-18 | B68146 | 2 | 중탄소 | AE4140Q | 잔강최소화전 | Al 탈산 | B | 38 | 7 | 52850 | 92.73 | A | A |  | A | 1 |  | 1 | 1540 | 1530 | 7000 |  |  | 7000 | 73.2 | 14 | 95628 | 1626 |  | Y | 46 | 34 |  |  | B68143 | 05 |  |  |  | 임현진 | 2 |  |  | Y |  | Y |  | 103.55 | 13-8 | 283.68 | 0 | A |  | 1619 | 1 | 0.29 | 1566 | 1.22 | 72 | 38 | 268 | 4:28 | 18 | 18 | 0 | 51 |  | 25.48 | 0 | 0 | AR | 2021-12-18 19:47 | 2021-12-18 20:06 | 18 | 2021-12-18 19:39 | 27 |  |  |  |  | Y | [8 empty] | 4.5 | 10.11 | 0 | [20 empty] | 0.85 |  |  | 0.07 | 0.07 | A | [9 empty] | 1254 | 0 | 334 | 57 | 0 | 270 | 0 | 499 | 0 | 203 | 0 | 0 | 85 | 34 |  |  | 22
2021-12-18 | A68715 | 1 | 고탄소 | STB2 |  | Al 탈산 | B | 18 | 35 | 52200 | 86.55 | A | A | A |  | 1 | 1 |  | 1520 | 1531 | 7000 |  |  | 7000 | 68.94 | 12 | 101532 | 1556 |  | Y | 50 | 40 | [7 empty] | 조관훈 | 2 |  |  | Y |  |  |  | 108.75 | 13-6 | 340.76 | 0 | A |  | 1556 | 3 | 0.16 | 1528 | 0.78 | 72 | 33 | 279 | 4:39 | 25 | 25 | 75 | 0 |  | 0 |  | 700 | AR | 2021-12-18 20:15 | 2021-12-18 20:47 | 32 | 2021-12-18 20:15 | 32 |  |  |  |  | Y |  |  |  | Y | [5 empty] | 0.2 | 0 | [20 empty] | 1.117 |  |  | 10.61 | 0 | A | [9 empty] | 0 | 22 | 367 | 0 | 0 | 128 | 0 | 892 | 0 | 545 | 0 | 0 | 258 | 30
2021-12-18 | B68147 | 2 | 중탄소 | AE4145MA2 | 잔강최소화 | Al 탈산 | B | 31 | 81 | 49700 | 99.98 | A | A |  | A | 1 |  | 1 | 1540 | 1523 | 8800 |  |  | 8800 | 87.94 | 14 | 100071 | 1623 |  | Y | 49 | 44 |  |  | B68144 | 05 |  |  |  | 임현진 | 2 |  |  | Y |  | Y |  | 100.2 | 11-9 | 274.02 | 0 | A |  | 1621 | 1 | 0.29 | 1559 | 1.33 | 73 | 29 | 263 | 4:23 | 20 | 20 | 0 | 52 | 22 | 22.25 | 0 | 0 | AR | 2021-12-18 20:54 | 2021-12-18 21:26 | 32 | 2021-12-18 20:42 | 44 |  |  |  |  | Y | [7 empty] | 5 | 5 | 17.71 | 0 | [20 empty] | 0.81 |  |  | 0.42 | 0.42 | A | [9 empty] | 1899 | 0 | 544 | 91 | 0 | 297 | 0 | 698 | 0 | 206 | 0 | 0 | 95 | 34 |  |  | 11
2021-12-18 | A68716 | 1 | 고탄소 | STB2 |  | Al 탈산 | B | 30 | 50 | 51500 | 88.22 | A | A | A |  | 1 | 1 |  | 1520 | 1538 | 6100 |  |  | 6100 | 60.08 | 12 | 101532 | 1560 |  | Y | 45 | 37 | [7 empty] | 조관훈 | 2 |  |  | Y |  |  |  | 108.3 | 13-2 | 247.85 | 0 | A |  | 1560 | 3 | 0.16 | 1527 | 0.8 | 71 | 34 | 266 | 4:26 | 25 | 25 | 76 | 0 |  | 0 |  | 700 | AR | 2021-12-18 21:15 | 2021-12-18 21:57 | 42 | 2021-12-18 21:13 | 44 |  |  |  |  | Y |  |  |  | Y | [5 empty] | 190.06 | 61.85 | [20 empty] | 1.134 |  |  | 0.11 | 0 | A | [9 empty] | 0 | 25 | 206 | 0 | 0 | 126 | 0 | 945 | 0 | 594 | 0 | 0 | 186 | 44
2021-12-18 | B68148 | 2 | 중탄소 | AE4145MA2 |  | Al 탈산 | B | 33 | 54 | 51650 | 120.42 | A | A |  | C | 1 |  | 1 | 1540 | 1551 | 8200 |  |  | 8200 | 83.57 | 12 | 98124 | 1629 | 363 | Y | 53 | 44 |  |  | B68145 | 05 |  |  |  | 임현진 | 2 | [6 empty] | 105.75 | 12-9 | 388.91 | 0 | A |  | 1617 | 1 | 0.28 | 1539 | 1.26 | 53 | 27 | 342 | 5:42 | 20 | 25 | 0 | 53 |  | 24.48 | 0 | 0 | AR | 2021-12-18 22:18 | 2021-12-18 22:32 | 13 | 2021-12-18 22:00 | 32 |  |  |  |  | Y | [8 empty] | 4 | 17.07 | 0 | [20 empty] | 0.47 |  |  | 0.9 | 0.9 | A | [9 empty] | 1968 | 0 | 467 | 112 | 0 | 346 | 0 | 899 | 0 | 208 | 0 | 0 | 99 | 23 |  |  | 11
2021-12-18 | A68717 | 1 | 고탄소 | STB2 |  | Al 탈산 | B | 32 | 28 | 53100 | 83.5 | A | A | C |  | 1 | 1 |  | 1520 | 1544 | 6000 |  |  | 6000 | 59.09 | 12 | 101532 | 1569 |  | Y | 42 | 34 | [7 empty] | 조관훈 | 2 |  | Y |  |  |  |  | 106.65 | 13-6 | 243.7 | 0 | A |  | 1563 | 3 | 0.15 | 1525 | 0.95 | 69 | 36 | 265 | 4:25 | 25 | 25 | 77 | 0 |  | 0 |  | 400 | AR | 2021-12-18 22:36 | 2021-12-18 23:04 | 28 | 2021-12-18 22:34 | 30 |  |  |  |  | Y |  |  |  | Y | [5 empty] | 119.54 | 56.4 | [20 empty] | 0.828 |  |  | 2.42 | 0 | A | [9 empty] | 0 | 39 | 245 | 24 | 0 | 127 | 0 | 901 | 0 | 593 | 0 | 0 | 238 | 20
2021-12-18 | B68149 | 2 | 중탄소 | AE4145MA2 |  | Al 탈산 | B | 6 | 61 | 50950 | 116.7 | A | C |  | C | 1 |  | 1 | 1540 | 1521 | 8700 |  |  | 8700 | 86.64 | 12 | 100410 | 1611 |  | Y | 53 | 44 | [7 empty] | 임현진 | 2 | [6 empty] | 103.95 | 12-6 | 250.9 | 0 | A |  | 1613 | 1 | 0.25 | 1536 | 1.33 | 50 | 20 | 268 | 4:28 | 20 | 28 | 0 | 54 | 30 | 29.83 | 0 | 0 | AR | 2021-12-18 23:24 | 2021-12-18 23:43 | 20 | 2021-12-18 23:10 | 33 | [14 empty] | 24.96 | 0 | [20 empty] | 0.57 |  |  | 0.46 | 0.46 | A | [9 empty] | 1575 | 302 | 275 | 257 | 0 | 245 | 0 | 701 | 0 | 206 | 0 | 0 | 99 | 0 |  |  | 11
2021-12-18 | A68718 | 1 | 고탄소 | STB2 |  | Al 탈산 | B | 16 | 10 | 54400 | 77.98 | C | C | C |  | 1 | 1 |  | 1520 | 1545 | 5200 |  |  | 5200 | 51.22 | 12 | 101532 | 1560 |  | Y | 43 | 30 | [7 empty] | 조관훈 | 2 |  | Y | [6 empty] | 164.07 | 0 | A |  | 1549 | 3 | 0.15 | 1515 | 1 | 59 | 26 | 262 | 4:22 | 25 | 25 | 78 | 0 |  | 0 |  | 400 | AR | 2021-12-18 23:39 | 2021-12-19 00:10 | 31 | 2021-12-18 23:38 | 32 |  |  |  |  | Y |  |  |  | Y | [5 empty] | 119.45 | 22.36 | [20 empty] | 0.823 |  |  | 5.46 | 0 | A | [9 empty] | 0 | 0 | 304 | 14 | 0 | 126 | 0 | 751 | 0 | 548 | 0 | 0 | 97 | 40
2021-12-18 | B68150 | 2 | 중탄소 | AE4145MA2 |  | Al 탈산 | B | 38 | 8 | 53100 | 106.85 | C | C |  | C | 1 |  | 1 | 1540 | 1567 | 7500 |  |  | 7500 | 77.06 | 14 | 97321 | 1596 |  | Y | 46 | 44 | [7 empty] | 추창도 | 2 |  |  |  |  | Y |  | 103.7 | 13-8 | 202.48 | 0 | A |  | 1608 | 1 | 0.21 | 1536 | 1.29 | 50 | 16 | 439 | 7:19 | 20 | 24 | 0 | 55 | 20 | 22.11 | 0 | 0 | AR | 2021-12-19 00:27 | 2021-12-19 00:52 | 25 | 2021-12-19 00:17 | 36 |  |  |  |  | Y | [8 empty] | 3 | 14.48 | 0 | [20 empty] | 0.68 |  |  | 0.08 | 0.08 | A | [9 empty] | 2078 | 0 | 812 | 75 | 0 | 347 | 0 | 807 | 0 | 412 | 0 | 0 | 84 | 55 |  |  | 11
2021-12-18 | A68719 | 1 | 고탄소 | STB2 | TUNDISH교체전 | Al 탈산 | B | 18 | 36 | 52300 | 79.93 | C | C | C |  | 1 | 1 |  | 1520 | 1541 | 5500 |  |  | 5500 | 60.87 | 11 | 90350 | 1554 |  | Y | 44 | 32 | [7 empty] | 양성호 | 2 |  | Y | [6 empty] | 202.98 | 0.05 | A |  | 1556 | 3 | 0.16 | 1515 | 1.14 | 59 | 29 | 247 | 4:07 | 25 | 25 | 79 | 0 |  | 0 |  | 450 | AR | 2021-12-19 00:48 | 2021-12-19 01:13 | 25 | 2021-12-19 00:46 | 27 |  |  |  |  | Y |  |  |  | Y | [5 empty] | 133.32 | 33.88 | [20 empty] | 0.765 |  |  | 11.76 | 0 | A | [9 empty] | 0 | 24 | 255 | 10 | 0 | 128 | 0 | 755 | 0 | 550 | 0 | 0 | 94 | 42
2021-12-18 | B68151 | 2 | 중탄소 | AE4145MA2 |  | Al 탈산 | B | 31 | 82 | 49750 | 98.85 | C | C |  | C | 1 |  | 1 | 1540 | 1522 | 8700 |  |  | 8700 | 83.1 | 14 | 104699 | 1606 |  | Y | 51 | 44 | [7 empty] | 추창도 | 2 |  |  |  |  | Y |  | 105.45 | 12-3 | 221.06 | 0 | A |  | 1601 | 1 | 0.22 | 1539 | 1.32 | 53 | 20 | 295 | 4:55 | 20 | 21 | 0 | 56 |  | 22.17 | 0 | 0 | AR | 2021-12-19 01:39 | 2021-12-19 02:03 | 23 | 2021-12-19 01:32 | 31 | [14 empty] | 11.16 | 0 | [20 empty] | 0.81 |  |  | 0.06 | 0.06 | A | [9 empty] | 2073 | 0 | 1065 | 246 | 0 | 313 | 0 | 810 | 0 | 408 | 0 | 0 | 83 | 10 |  |  | 11
2021-12-18 | A68720 | 1 | 저탄소 | BP-SCR420H1V | TUNDISH교체 | Al 탈산 | B | 30 | 51 | 51600 | 81.73 | C | C | C |  | 1 | 1 |  | 1540 | 1583 | 7200 |  |  | 7200 | 85.1 | 10 | 84610 | 1631 | 352 | Y | 48 | 40 | [7 empty] | 양성호 | 2 | [6 empty] | 108.2 | 13-2 | 0 | 81.71 | A |  | 1642 | 3 | 0.14 | 1609 | 1 | 100 | 39 | 282 | 4:42 | 13 | 20 | 80 | 0 |  | 0 |  | 850 | N2 | 2021-12-19 01:57 | 2021-12-19 02:39 | 44 | 2021-12-19 01:56 | 45 |  |  |  |  | Y |  |  |  | Y | [5 empty] | 0 | 187.65 | [19 empty] | 2.4 |  |  |  | 14.74 | 0 | A | [9 empty] | 1029 | 736 | 0 | 19 | 0 | 210 | 0 | 849 | 0 | 651 | 0 | 0 | 0 | 0 |  |  |  |  | 1
2021-12-18 | B68152 | 2 | 중탄소 | AE4145MA2 |  | Al 탈산 | B | 33 | 55 | 52250 | 100.63 | C | C |  | C | 1 |  | 1 | 1540 | 1550 | 7300 |  |  | 7300 | 76.1 | 12 | 95927 | 1607 |  | Y | 43 | 40 | [7 empty] | 추창도 | 2 |  |  |  |  | Y |  | 106.55 | 12-10 | 196.47 | 0 | A |  | 1606 | 1 | 0.27 | 1541 | 1.33 | 55 | 21 | 316 | 5:16 | 20 | 21 | 0 | 57 |  | 23.9 | 0 | 0 | AR | 2021-12-19 02:45 | 2021-12-19 03:12 | 27 | 2021-12-19 02:29 | 43 | [14 empty] | 13.04 | 0 | [20 empty] | 0.69 |  |  | 0.58 | 0.58 | A | [9 empty] | 2025 | 0 | 984 | 71 | 0 | 352 | 0 | 799 | 0 | 406 | 0 | 0 | 87 | 12 |  |  | 11
2021-12-18 | A68721 | 1 | 저탄소 | SCR420H1V | 유사강종연연주 | Al 탈산 | B | 32 | 29 | 52900 | 69.25 | C | C | C |  | 1 | 1 |  | 1540 | 1586 | 5600 |  |  | 5600 | 36.77 | 18 | 152298 | 1620 |  | Y | 42 | 31 | [7 empty] | 양성호 | 2 |  | Y | [6 empty] | 0 | 137.35 | A |  | 1614 | 3 | 0.19 | 1583 | 1.15 | 74 | 27 | 43 | 0:43 | 13 | 16 | 81 | 0 |  | 0 |  | 850 | N2 | 2021-12-19 02:46 | 2021-12-19 03:42 | 56 | 2021-12-19 02:45 | 57 |  |  |  |  | Y |  |  |  | Y | [5 empty] | 0 | 166.95 | [23 empty] | 34.73 | 0 | A | [9 empty] | 1139 | 751 | 0 | 62 | 0 | 248 | 0 | 749 | 0 | 573 | 0 | 0 | 0 | 6
2021-12-18 | B68153 | 2 | 중탄소 | AE4145MA2 | TUNDISH교체전 | Al 탈산 | B | 6 | 62 | 51400 | 104.67 | C | C |  | C | 1 |  | 1 | 1540 | 1545 | 7800 |  |  | 7800 | 75.67 | 14 | 103074 | 1613 |  | Y | 48 | 43 | [15 empty] | 105.6 | 12-7 | 211.43 | 0 | A |  | 1609 | 1 | 0.24 | 1546 | 1.37 | 60 | 22 | 367 | 6:07 | 20 | 20 | 0 | 58 | 25 | 25.56 | 0 | 0 | AR | 2021-12-19 03:51 | 2021-12-19 04:23 | 32 | 2021-12-19 03:37 | 46 |  |  |  |  | Y | [8 empty] | 4 | 10.33 | 0 | [20 empty] | 0.8 |  |  | 0.22 | 0.22 | A | [9 empty] | 2145 | 0 | 994 | 152 | 0 | 339 | 0 | 802 | 0 | 407 | 0 | 0 | 76 | 36 |  |  | 11
2021-12-18 | A68722 | 1 | 저탄소 | SCR420HC | 유사강종연연주 | Al 탈산 | B | 16 | 11 | 54700 | 71.12 | C | C | C |  | 1 | 1 |  | 1540 | 1553 | 6100 |  |  | 6100 | 60.08 | 12 | 101532 | 1613 |  | Y | 42 | 35 | [7 empty] | 양성호 | 2 | [6 empty] | 95.65 | 12-8 | 0 | 235.13 | A |  | 1612 | 3 | 0.16 | 1579 | 1.14 | 68 | 24 | 317 | 5:17 | 16 | 16 | 82 | 0 |  | 0 |  | 900 | N2 | 2021-12-19 04:10 | 2021-12-19 04:46 | 36 | 2021-12-19 04:09 | 37 |  |  |  |  | Y |  |  |  | Y | [5 empty] | 0 | 193.14 | [23 empty] | 41.04 | 4.65 | A | [9 empty] | 1060 | 437 | 0 | 35 | 0 | 208 | 0 | 816 | 0 | 631 | 0 | 0 | 0 | 0 |  |  |  | 0
2021-12-18 | B68154 | 2 | 중탄소 | SCM440HD | TUNDISH교체 | Al 탈산 | B | 38 | 9 | 53500 | 114.08 | C | C |  | C | 1 |  | 1 | 1540 | 1545 | 8800 |  |  | 8800 | 94.08 | 12 | 93540 | 1662 |  | Y | 50 | 43 | [15 empty] | 102.9 | 13-6 | 204.42 | 0 | A |  | 1659 | 1 | 0.29 | 1584 | 1.47 | 90 | 37 | 312 | 5:12 | 15 | 21 | 0 | 59 |  | 33.61 | 0 | 0 | AR | 2021-12-19 05:19 | 2021-12-19 06:02 | 43 | 2021-12-19 04:57 | 65 |  |  |  |  | Y | [7 empty] | 13 |  | 12.02 | 0 | [16 empty] | 1 |  |  | 2 |  |  |  | 0.88 | 0.88 | A | [9 empty] | 1444 | 0 | 0 | 22 | 0 | 256 | 0 | 506 | 0 | 206 | 0 | 0 | 45 | 51 |  |  | 9 |  | 1
2021-12-18 | A68723 | 1 | 저탄소 | SCR420HON2 | 유사강종연연주 | Al 탈산 | B | 18 | 37 | 51800 | 72.2 | C | C | C |  | 1 | 1 |  | 1540 | 1575 | 5500 |  |  | 5500 | 108.34 | 6 | 50766 | 1617 |  | Y | 40 | 31 | [7 empty] | 양성호 | 3 | [8 empty] | 0 | 267.34 | A |  | 1613 | 3 | 0.16 | 1573 | 1.33 | 62 | 21 | 329 | 5:29 | 16 | 18 | 83 | 0 |  | 0 |  | 800 | N2 | 2021-12-19 05:11 | 2021-12-19 05:40 | 30 | 2021-12-19 05:09 | 32 |  |  |  |  | Y |  |  |  | Y | [5 empty] | 0 | 211.78 | [23 empty] | 0 | 17.87 | A | [9 empty] | 1035 | 540 | 0 | 13 | 0 | 213 | 0 | 752 | 0 | 548 | 0 | 0 | 0 | 9
2021-12-18 | B68155 | 2 | 중탄소 | SCM440HD |  | Al 탈산 | B | 31 | 83 | 50100 | 94.52 | C | C |  | D | 1 |  | 1 | 1540 | 1578 | 5500 |  |  | 5500 | 58.8 | 12 | 93540 | 1632 | 362 | Y | 41 | 30 | [15 empty] | 99.7 | 11-8 | 186.24 | 0 | A |  | 1622 | 1 | 0.31 | 1551 | 1.46 | 57 | 24 | 288 | 4:48 | 15 | 16 | 0 | 60 | 80 | 86.43 | 0 | 0 | AR | 2021-12-19 06:19 | 2021-12-19 07:03 | 44 | 2021-12-19 06:04 | 59 | [12 empty] | 3 |  | 18.81 | 0 | [23 empty] | 0.2 | 0.2 | A | [9 empty] | 1271 | 0 | 0 | 82 | 0 | 283 | 0 | 859 | 0 | 415 | 0 | 0 | 83 | 53
2021-12-18 | A68724 | 1 | 저탄소 | SCR420HON2 |  | Al 탈산 | B | 30 | 52 | 51100 | 76.95 | C | C | D |  | 1 | 1 |  | 1540 | 1569 | 5700 |  |  | 5700 | 56.14 | 12 | 101532 | 1610 | 355 | Y | 42 | 33 | [7 empty] | 양성호 | 2 | [6 empty] | 111.5 | 13-5 | 0 | 257.07 | A |  | 1610 | 3 | 0.16 | 1582 | 0.8 | 71 | 33 | 325 | 5:25 | 16 | 22 | 84 | 0 |  | 0 |  | 999 | N2 | 2021-12-19 06:15 | 2021-12-19 06:40 | 25 | 2021-12-19 06:15 | 25 |  |  |  |  | Y |  |  |  | Y | [5 empty] | 0 | 236.47 | [23 empty] | 0 | 31.24 | A | [9 empty] | 804 | 805 | 0 | 37 | 0 | 199 | 0 | 753 | 0 | 550 | 0 | 0 | 0 | 0
2021-12-19 | A68725 | 1 | 저탄소 | SCR420HON2 |  | Al 탈산 | B | 32 | 30 | 52800 | 67.2 | D | D | D |  | 1 | 1 |  | 1540 | 1569 | 5100 |  |  | 5100 | 50.23 | 12 | 101532 | 1628 |  | Y | 40 | 25 | [7 empty] | 김덕진 | 2 | [8 empty] | 0.01 | 56.45 | A |  | 1628 | 3 | 0.17 | 1587 | 1.58 | 76 | 37 | 317 | 5:17 | 16 | 18 | 85 | 0 |  | 0 |  | 1200 | N2 | 2021-12-19 07:08 | 2021-12-19 07:45 | 37 | 2021-12-19 07:06 | 40 |  |  |  |  | Y |  |  |  | Y | [5 empty] | 0 | 188.82 | [23 empty] | 0 | 5.91 | A | [9 empty] | 1320 | 265 | 0 | 29 | 0 | 180 | 0 | 499 | 0 | 398 | 0 | 0 | 0 | 0
2021-12-19 | B68156 | 2 | 중탄소 | SCM440HD |  | Al 탈산 | B | 21 | 78 | 49200 | 92.8 | D | D |  | D | 1 |  | 1 | 1540 | 1543 | 8200 |  |  | 8200 | 86.68 | 12 | 94596 | 1634 |  | Y | 46 | 43 | [7 empty] | 김규완 | 2 | [6 empty] | 93.4 | 11-3 | 213.66 | 0 | A |  | 1631 | 1 | 0.32 | 1560 | 1.68 | 66 | 23 | 280 | 4:40 | 15 | 16 | 0 | 61 |  | 75.16 | 0 | 0 | AR | 2021-12-19 07:34 | 2021-12-19 08:01 | 27 | 2021-12-19 07:24 | 37 |  |  |  |  | Y | [7 empty] | 2 | 5 | 16.16 | 0 | [23 empty] | 0.15 | 0.15 | A | [9 empty] | 1405 | 0 | 167 | 27 | 0 | 348 | 0 | 1359 | 0 | 204 | 0 | 0 | 51 | 13
2021-12-19 | B68157 | 2 | 중탄소 | SCM440 |  | Al 탈산 | B | 6 | 63 | 51350 | 93.2 | D | D |  | D | 1 |  | 1 | 1540 | 1526 | 6900 |  |  | 6900 | 71.74 | 12 | 96180 | 1621 |  | Y | 43 | 39 |  |  | B68154 | 06 |  |  |  | 김규완 | 2 |  |  | Y |  | Y |  | 103.75 | 12-5 | 15.74 | 114.38 | A |  | 1610 | 1 | 0.36 | 1556 | 1.07 | 60 | 26 | 286 | 4:46 | 15 | 15 | 0 | 62 |  | 143.43 | 0 | 0 | N2 | 2021-12-19 08:34 | 2021-12-19 09:00 | 26 | 2021-12-19 08:25 | 35 |  |  |  |  | N | [7 empty] | 3 | 4 | 0 | 27.73 | [20 empty] | 0.76 |  |  | 0.07 | 0.07 | A | [9 empty] | 1140 | 0 | 112 | 30 | 0 | 0 | 0 | 197 | 0 | 206 | 0 | 0 | 57 | 18
2021-12-19 | A68726 | 1 | 저탄소 | SCR420HON2 |  | Al 탈산 | B | 16 | 12 | 54700 | 69.65 | D | D | D |  | 1 | 1 |  | 1540 | 1627 | 3900 |  |  | 3900 | 38.41 | 12 | 101532 | 1627 |  | Y | 42 | 28 | [7 empty] | 김덕진 | 2 |  | Y | [6 empty] | 0.01 | 114.7 | A |  | 1627 | 3 | 0.17 | 1581 | 1.77 | 70 | 30 | 304 | 5:04 | 16 | 19 | 86 | 0 |  | 0 |  | 1200 | N2 | 2021-12-19 08:14 | 2021-12-19 08:43 | 29 | 2021-12-19 08:12 | 31 |  |  |  |  | Y |  |  |  | Y | [5 empty] | 0 | 220.39 | [23 empty] | 0 | 0.59 | A | [9 empty] | 1550 | 151 | 0 | 19 | 0 | 225 | 0 | 500 | 0 | 398 | 0 | 0 | 0 | 0
2021-12-19 | A68727 | 1 | 저탄소 | SCR420HON2 | TUNDISH교체전 | Al 탈산 | B | 18 | 38 | 51900 | 71.83 | D | D | D |  | 1 | 1 |  | 1540 | 1612 | 4200 |  |  | 4200 | 47.4 | 12 | 88609 | 1619 |  | Y | 43 | 29 | [7 empty] | 김덕진 | 2 |  | Y |  |  |  |  | 99.3 | 12-6 | 0.01 | 162.7 | A |  | 1619 | 3 | 0.17 | 1580 | 1.39 | 69 | 28 | 297 | 4:57 | 16 | 18 | 87 | 0 |  | 0 |  | 1200 | N2 | 2021-12-19 09:18 | 2021-12-19 09:45 | 27 | 2021-12-19 09:16 | 29 |  |  |  |  | Y |  |  |  | Y | [5 empty] | 0 | 223.83 | [23 empty] | 0 | 16.03 | A | [9 empty] | 1551 | 112 | 0 | 23 | 0 | 219 | 0 | 649 | 0 | 399 | 0 | 0 | 0 | 0
2021-12-19 | B68158 | 2 | 중탄소 | SCM440 |  | Al 탈산 | B | 38 | 10 | 52900 | 91.02 | D | D |  | D | 1 |  | 1 | 1540 | 1535 | 6400 |  |  | 6400 | 69.44 | 12 | 92172 | 1616 |  | Y | 45 | 34 |  |  | B68155 | 05 |  |  |  | 김규완 | 2 |  |  | Y |  | Y |  | 101.6 | 13-5 | 0.01 | 86.37 | A |  | 1610 | 1 | 0.41 | 1555 | 1.32 | 59 | 25 | 293 | 4:53 | 15 | 15 | 0 | 63 |  | 196.46 | 0 | 0 | N2 | 2021-12-19 09:39 | 2021-12-19 10:10 | 31 | 2021-12-19 09:30 | 40 |  |  |  |  | N | [8 empty] | 4 | 0 | 35.58 | [20 empty] | 0.54 |  |  | 0.2 | 0.2 | A | [9 empty] | 1276 | 0 | 140 | 35 | 0 | 340 | 0 | 1198 | 0 | 206 | 0 | 0 | 57 | 45
2021-12-19 | A68728 | 1 | 고탄소 | AE1055M1 | TUNDISH교체 | Al 탈산 | B | 30 | 53 | 50800 | 76.57 | D | D | D |  | 1 | 1 |  | 1520 | 1573 | 5500 |  |  | 5500 | 54.17 | 12 | 101532 | 1612 |  | Y | 42 | 28 | [7 empty] | 김덕진 | 2 | [6 empty] | 106.8 | 12-10 | 0.13 | 191.34 | A |  | 1616 | 3 | 0.16 | 1577 | 1.11 | 91 | 39 | 343 | 5:43 | 20 | 20 | 88 | 0 |  | 0 |  | 600 | N2 | 2021-12-19 10:20 | 2021-12-19 11:06 | 46 | 2021-12-19 10:20 | 46 |  |  |  |  | Y |  |  |  | Y | [5 empty] | 0 | 244.74 | [19 empty] | 2.27 |  |  |  | 0.51 | 19.85 | A | [9 empty] | 0 | 0 | 772 | 0 | 0 | 164 | 0 | 795 | 0 | 694 | 0 | 0 | 203 | 105 |  |  |  |  | 1
2021-12-19 | B68159 | 2 | 중탄소 | SCM440 |  | Al 탈산 | B | 31 | 84 | 49500 | 88.65 | D | D |  | D | 1 |  | 1 | 1540 | 1514 | 7500 |  |  | 7500 | 51.53 | 18 | 145548 | 1615 |  | Y | 42 | 38 |  |  | B68156 | 05 |  |  |  | 김규완 | 2 |  | Y |  |  |  |  | 104.5 | 12-2 | 0.02 | 155.62 | A |  | 1609 | 1 | 0.37 | 1551 | 1.34 | 55 | 24 | 395 | 6:35 | 15 | 16 | 0 | 64 |  | 205.75 | 0 | 0 | N2 | 2021-12-19 10:58 | 2021-12-19 11:16 | 18 | 2021-12-19 10:49 | 27 |  |  |  |  | N | [7 empty] | 2 | 5 | 0 | 52.03 | [20 empty] | 0.35 |  |  | 0.22 | 0.22 | A | [9 empty] | 1298 | 0 | 131 | 27 | 0 | 41 | 0 | 197 | 0 | 203 | 0 | 0 | 58 | 10
2021-12-19 | A68729 | 1 | 고탄소 | AE1055M1 |  | Al 탈산 | B | 32 | 31 | 52300 | 69.02 | D | D | D |  | 1 | 1 |  | 1520 | 1564 | 4600 |  |  | 4600 | 54.37 | 10 | 84610 | 1603 |  | Y | 34 | 26 | [7 empty] | 김덕진 | 2 |  | Y |  |  | Y |  | 100.65 | 12-9 | 0.04 | 41 | A |  | 1603 | 3 | 0.16 | 1569 | 0.97 | 83 | 36 | 291 | 4:51 | 20 | 20 | 89 | 0 |  | 0 |  | 600 | N2 | 2021-12-19 11:10 | 2021-12-19 12:09 | 59 | 2021-12-19 11:09 | 60 |  |  |  |  | Y |  |  |  | Y | [5 empty] | 0 | 244.1 | [23 empty] | 2.24 | 24.02 | A | [9 empty] | 0 | 0 | 731 | 0 | 0 | 167 | 0 | 797 | 0 | 695 | 0 | 0 | 198 | 49
2021-12-19 | B68160 | 2 | 중탄소 | 42CRMOS4HAM |  | Si 탈산 | B | 21 | 79 | 49150 | 96.72 | D | D |  | D | 1 |  | 1 | 1540 | 1528 | 7500 |  |  | 7500 | 184.7 | 7 | 40607 | 1639 |  | Y | 39 | 36 | [7 empty] | 김규완 | 2 |  |  |  |  | Y |  | 101.65 | 11-10 | 0.02 | 76.29 | A |  | 1635 | 1 | 0.36 | 1552 | 1.8 | 60 | 29 | 319 | 5:19 | 18 | 19 | 0 | 65 |  | 218.88 | 0 | 0 | N2 | 2021-12-19 12:11 | 2021-12-19 12:24 | 12 | 2021-12-19 11:53 | 31 |  |  |  |  | N | [7 empty] | 3 | 5 | 0 | 62.8 | [23 empty] | 0.42 | 0.42 | A | [9 empty] | 1543 | 0 | 146 | 35 | 0 | 0 | 0 | 697 | 0 | 0 | 0 | 0 | 114 | 66
2021-12-19 | A68730 | 1 | 고탄소 | AE1055M1 |  | Al 탈산 | B | 16 | 13 | 54800 | 86.97 | D | D | D |  | 1 | 1 |  | 1520 | 1531 | 5200 |  |  | 5200 | 61.46 | 10 | 84610 | 1596 |  | Y | 37 | 25 | [7 empty] | 김덕진 | 2 | [8 empty] | 0 | 145.26 | A |  | 1596 | 3 | 0.16 | 1547 | 0.98 | 61 | 21 | 276 | 4:36 | 20 | 21 | 90 | 0 |  | 0 |  | 600 | N2 | 2021-12-19 12:32 | 2021-12-19 13:11 | 39 | 2021-12-19 12:32 | 39 |  |  |  |  | Y |  |  |  | Y | [5 empty] | 0 | 362.48 | [23 empty] | 3.92 | 24.02 | A | [9 empty] | 0 | 0 | 719 | 0 | 0 | 140 | 0 | 745 | 0 | 693 | 0 | 0 | 160 | 64
2021-12-19 | B68161 | 2 | 중탄소 | 42CRMOS4HAM | TUNDISH교체전 | Si 탈산 | B | 6 | 64 | 50600 | 95.07 | D | D |  | D | 1 |  | 1 | 1540 | 1544 | 7500 |  |  | 7500 | 69.54 | 19 | 107851 | 1624 |  | Y | 41 | 38 | [7 empty] | 김규완 | 2 |  |  |  |  | Y |  | 101 | 12-2 | 0 | 144.34 | A |  | 1624 | 1 | 0.43 | 1554 | 1.56 | 62 | 26 | 333 | 5:33 | 18 | 18 | 0 | 66 |  | 204.73 | 0 | 0 | N2 | 2021-12-19 13:16 | 2021-12-19 13:27 | 11 | 2021-12-19 13:01 | 26 |  |  |  |  | N | [7 empty] | 4 | 4 | 0 | 46.4 | [23 empty] | 0.51 | 0.51 | A | [9 empty] | 1663 | 0 | 215 | 42 | 0 | 0 | 0 | 695 | 0 | 0 | 0 | 0 | 113 | 18
2021-12-19 | A68731 | 1 | 고탄소 | AE1055M1 |  | Al 탈산 | B | 18 | 39 | 52000 | 87.43 | D | D | D |  | 1 | 1 |  | 1520 | 1545 | 5300 |  |  | 5300 | 52.2 | 12 | 101532 | 1613 |  | Y | 48 | 34 | [7 empty] | 김덕진 | 2 |  |  | Y |  |  |  | 102.95 | 12-9 | 28.78 | 122.49 | A |  | 1613 | 3 | 0.16 | 1565 | 1.26 | 79 | 32 | 260 | 4:20 | 20 | 21 | 91 | 0 |  | 0 |  | 600 | N2 | 2021-12-19 13:47 | 2021-12-19 14:23 | 36 | 2021-12-19 13:45 | 38 |  |  |  |  | Y |  |  |  | Y | [5 empty] | 0 | 283.5 | [23 empty] | 0 | 0 | A | [9 empty] | 0 | 0 | 765 | 13 | 0 | 183 | 0 | 600 | 0 | 494 | 0 | 0 | 0 | 52
2021-12-19 | B68162 | 2 | 저탄소 | 17NICRMOS6HM | TUNDISH교체 | Si 탈산 | B | 38 | 11 | 53300 | 106.27 | D | D |  | B | 1 |  | 1 | 1555 | 1526 | 8900 |  |  | 8900 | 92.75 | 12 | 95952 | 1662 |  | Y | 45 | 43 | [7 empty] | 김규완 | 2 |  |  |  |  | Y |  | 92.1 | 12-4 | 0 | 212.16 | A |  | 1673 | 1 | 0.37 | 1588 | 1.87 | 79 | 25 | 320 | 5:20 | 18 | 20 | 0 | 67 |  | 110.16 | 0 | 0 | N2 | 2021-12-19 14:23 | 2021-12-19 14:57 | 34 | 2021-12-19 14:00 | 57 |  |  |  |  | N | [7 empty] | 5 | 4.5 | 0 | 30.1 | [19 empty] | 2.16 |  |  |  | 0.68 | 0.68 | A | [9 empty] | 173 | 1202 | 82 | 309 | 0 | 0 | 0 | 697 | 0 | 0 | 0 | 0 | 160 | 22 |  |  | 6 |  | 1
2021-12-19 | B68163 | 2 | 저탄소 | 17NICRMOS6HM |  | Si 탈산 | B | 31 | 85 | 49700 | 107.08 | D | B |  | B | 1 |  | 1 | 1555 | 1561 | 8600 |  |  | 8600 | 89.63 | 12 | 95952 | 1650 | 356 | Y | 46 | 43 | [7 empty] | 김규완 | 2 |  |  |  |  | Y |  | 106.2 | 12-3 | 0 | 201.92 | A |  | 1657 | 1 | 0.41 | 1576 | 1.63 | 67 | 32 | 580 | 9:40 | 18 | 18 | 0 | 68 |  | 42.5 | 0 | 0 | N2 | 2021-12-19 15:25 | 2021-12-19 15:52 | 27 | 2021-12-19 15:08 | 44 |  |  |  |  | N | [7 empty] | 4 | 4.6 | 0 | 16.54 | [23 empty] | 0.37 | 0.37 | B | [9 empty] | 865 | 701 | 0 | 304 | 0 | 0 | 0 | 898 | 0 | 0 | 0 | 0 | 165 | 10 |  |  | 6
2021-12-19 | A68732 | 1 | 고탄소 | AE1055M1 |  | Al 탈산 | B | 30 | 54 | 51100 | 74.92 | D | B | B |  | 1 | 1 |  | 1520 | 1549 | 4800 |  |  | 4800 | 47.28 | 12 | 101532 | 1585 |  | Y | 35 | 33 | [7 empty] | 김덕진 | 2 |  | Y |  |  |  |  | 103.55 | 12-7 | 0 | 194.57 | A |  | 1585 | 3 | 0.15 | 1553 | 0.82 | 67 | 34 | 306 | 5:06 | 20 | 20 | 92 | 0 |  | 0 |  | 600 | N2 | 2021-12-19 15:04 | 2021-12-19 15:27 | 23 | 2021-12-19 15:03 | 24 |  |  |  |  | Y |  |  |  | Y | [5 empty] | 0 | 278.5 | [23 empty] | 0 | 1.4 | A | [9 empty] | 0 | 0 | 790 | 0 | 0 | 213 | 0 | 499 | 0 | 399 | 0 | 0 | 0 | 7
2021-12-19 | B68164 | 2 | 저탄소 | 17NICRMOS6HM |  | Si 탈산 | B | 21 | 80 | 49150 | 120.53 | B | B |  | B | 1 |  | 1 | 1555 | 1533 | 10000 |  |  | 10000 | 104 | 17 | 96152 | 1660 |  | Y | 52 | 49 | [7 empty] | 임승우 | 2 | [6 empty] | 108.75 | 12-7 | 0 | 305.86 | A |  | 1661 | 1 | 0.36 | 1583 | 1.6 | 74 | 35 | 385 | 6:25 | 18 | 19 | 0 | 69 |  | 54.65 | 0 | 0 | N2 | 2021-12-19 16:38 | 2021-12-19 16:55 | 17 | 2021-12-19 16:11 | 44 |  |  |  |  | N | [7 empty] | 7 | 4.6 | 0 | 19.34 | [23 empty] | 0.79 | 0.79 | B | [9 empty] | 128 | 1274 | 0 | 418 | 0 | 0 | 0 | 947 | 0 | 0 | 0 | 0 | 171 | 18 |  |  | 6
2021-12-19 | A68733 | 1 | 고탄소 | AE1055M1 |  | Al 탈산 | B | 32 | 32 | 53100 | 66.98 | B | B | B |  | 1 | 1 |  | 1520 | 1558 | 4100 |  |  | 4100 | 40.38 | 12 | 101532 | 1596 |  | Y | 34 | 24 | [7 empty] | 김형철 | 2 |  | Y |  |  |  |  | 105 | 13-3 | 0 | 127.16 | A |  | 1596 | 3 | 0.15 | 1562 | 1.06 | 76 | 36 | 251 | 4:11 | 20 | 20 | 93 | 0 |  | 0 |  | 600 | N2 | 2021-12-19 15:55 | 2021-12-19 16:29 | 34 | 2021-12-19 15:54 | 35 |  |  |  |  | Y |  |  |  | Y | [5 empty] | 0 | 221.64 | [23 empty] | 0 | 2.38 | A | [9 empty] | 0 | 0 | 741 | 19 | 0 | 190 | 0 | 498 | 0 | 396 | 0 | 0 | 0 | 32
2021-12-19 | B68165 | 2 | 저탄소 | 17NICRMOS6HM |  | Si 탈산 | B | 6 | 65 | 51000 | 114.9 | B | B |  | B | 1 |  | 2 | 1555 | 1554 | 9300 |  |  | 9300 | 89.47 | 13 | 103948 | 1637 |  | Y | 51 | 45 |  |  | B68162 | 05 |  |  |  | 임승우 | 2 | [6 empty] | 108.3 | 12-9 | 0 | 175.6 | A |  | 1656 | 1 | 0.2 | 1580 | 1.39 | 71 | 26 | 500 | 8:20 | 18 | 19 | 0 | 0 |  | 38.84 | 0 | 0 | N2 | 2021-12-19 17:37 | 2021-12-19 17:57 | 20 | 2021-12-19 17:19 | 38 |  |  |  |  | N | [7 empty] | 5 |  | 0 | 2.11 | [20 empty] | 0.69 | Y |  | 0.28 | 0.28 | A | [9 empty] | 521 | 924 | 0 | 420 | 0 | 0 | 0 | 898 | 0 | 0 | 0 | 0 | 229 | 0 |  |  | 6
2021-12-19 | A68734 | 1 | 고탄소 | AE1055M1 |  | Al 탈산 | B | 16 | 14 | 55200 | 70.58 | B | B | B |  | 1 | 1 |  | 1520 | 1543 | 4600 |  |  | 4600 | 54.37 | 10 | 84610 | 1592 |  | Y | 34 | 28 | [7 empty] | 김형철 | 2 |  | Y |  |  |  |  | 103.75 | 13-6 | 0 | 93.22 | A |  | 1592 | 3 | 0.15 | 1555 | 1.03 | 69 | 30 | 250 | 4:10 | 20 | 20 | 94 | 0 |  | 0 |  | 600 | N2 | 2021-12-19 16:57 | 2021-12-19 17:30 | 33 | 2021-12-19 16:55 | 35 |  |  |  |  | Y |  |  |  | Y | [5 empty] | 0 | 249.53 | [23 empty] | 0 | 3.64 | A | [9 empty] | 0 | 0 | 739 | 0 | 0 | 157 | 0 | 497 | 0 | 399 | 0 | 0 | 0 | 43
2021-12-19 | B68166 | 2 | 저탄소 | 17NICRMOS6HM |  | Si 탈산 | B | 38 | 12 | 52950 | 105.75 | B | B |  | B | 1 |  | 1 | 1555 | 1538 | 8900 |  |  | 8900 | 92.75 | 12 | 95952 | 1665 |  | Y | 47 | 43 | [7 empty] | 임승우 | 2 | [6 empty] | 105.25 | 13-8 | 0 | 206.44 | A |  | 1659 | 1 | 0.47 | 1582 | 1.49 | 73 | 23 | 424 | 7:04 | 18 | 19 | 0 | 71 |  | 74.26 | 0 | 0 | N2 | 2021-12-19 18:29 | 2021-12-19 19:07 | 37 | 2021-12-19 18:12 | 55 | [12 empty] | 7 |  | 0 | 21.88 | [23 empty] | 0.35 | 0.35 | A | [9 empty] | 576 | 922 | 0 | 285 | 0 | 0 | 0 | 1050 | 0 | 0 | 0 | 0 | 169 | 29 |  |  | 6
2021-12-19 | A68735 | 1 | 고탄소 | AE1055M1 |  | Al 탈산 | B | 18 | 40 | 52500 | 65.68 | B | B | B |  | 1 | 1 |  | 1520 | 1535 | 5100 |  |  | 5100 | 50.23 | 12 | 101532 | 1595 |  | Y | 32 | 26 | [7 empty] | 박재승 | 2 |  | Y |  |  |  |  | 104.95 | 13-1 | 0 | 172.31 | A |  | 1595 | 3 | 0.15 | 1554 | 1.24 | 68 | 30 | 255 | 4:15 | 20 | 20 | 95 | 0 |  | 0 |  | 600 | N2 | 2021-12-19 17:51 | 2021-12-19 18:30 | 39 | 2021-12-19 17:50 | 41 |  |  |  |  | Y |  |  |  | Y | [5 empty] | 0 | 221.22 | [23 empty] | 0 | 4.79 | A | [9 empty] | 0 | 0 | 740 | 0 | 0 | 137 | 0 | 498 | 0 | 398 | 0 | 0 | 0 | 104
2021-12-19 | A68736 | 1 | 고탄소 | AE1055M1 |  | Al 탈산 | B | 30 | 55 | 51200 | 68.83 | B | B | B |  | 1 | 1 |  | 1520 | 1551 | 4700 |  |  | 4700 | 46.29 | 12 | 101532 | 1584 |  | Y | 33 | 28 | [7 empty] | 김형철 | 2 |  | Y |  |  |  |  | 110.55 | 13-4 | 0 | 176.68 | A |  | 1584 | 3 | 0.16 | 1558 | 0.76 | 72 | 30 | 265 | 4:25 | 20 | 20 | 96 | 0 |  | 0 |  | 600 | N2 | 2021-12-19 18:54 | 2021-12-19 19:34 | 40 | 2021-12-19 18:52 | 42 |  |  |  |  | Y |  |  |  | Y | [5 empty] | 0 | 240.72 | [23 empty] | 0 | 6.14 | A | [9 empty] | 0 | 0 | 808 | 18 | 0 | 179 | 0 | 696 | 0 | 542 | 0 | 0 | 29 | 64
2021-12-19 | B68167 | 2 | 저탄소 | 17NICRMOS6HM |  | Si 탈산 | B | 31 | 86 | 49200 | 110.1 | B | B |  | B | 1 |  | 1 | 1555 | 1546 | 8700 |  |  | 8700 | 90.67 | 12 | 95952 | 1659 |  | Y | 47 | 42 | [7 empty] | 임승우 | 2 | [6 empty] | 102.4 | 11-10 | 0 | 252.65 | A |  | 1662 | 1 | 0.71 | 1574 | 1.71 | 65 | 29 | 521 | 8:41 | 18 | 19 | 0 | 72 |  | 79.95 | 0 | 0 | N2 | 2021-12-19 19:48 | 2021-12-19 20:10 | 22 | 2021-12-19 19:30 | 40 | [12 empty] | 5 |  | 0 | 23.72 | [23 empty] | 0.58 | 0.58 | A | [9 empty] | 717 | 817 | 0 | 268 | 0 | 0 | 0 | 1048 | 0 | 0 | 0 | 0 | 171 | 21 |  |  | 6
2021-12-19 | A68737 | 1 | 고탄소 | AE1055M1 |  | Al 탈산 | B | 32 | 33 | 52600 | 69.8 | B | B | B |  | 1 | 1 |  | 1520 | 1549 | 4600 |  |  | 4600 | 45.31 | 12 | 101532 | 1589 |  | Y | 33 | 28 | [7 empty] | 김형철 | 2 |  | Y | [6 empty] | 0 | 152.35 | A |  | 1589 | 3 | 0.16 | 1555 | 0.94 | 69 | 29 | 250 | 4:10 | 20 | 20 | 97 | 0 |  | 0 |  | 600 | N2 | 2021-12-19 19:55 | 2021-12-19 20:39 | 44 | 2021-12-19 19:53 | 45 |  |  |  |  | Y |  |  |  | Y | [5 empty] | 0 | 254.47 | [23 empty] | 0 | 7.49 | A | [9 empty] | 0 | 0 | 767 | 19 | 0 | 185 | 0 | 666 | 0 | 547 | 0 | 0 | 0 | 53
2021-12-19 | B68168 | 2 | 저탄소 | 17NICRMOS6HM |  | Si 탈산 | B | 21 | 81 | 48750 | 115.13 | B | B |  | B | 1 |  | 1 | 1555 | 1557 | 8600 |  |  | 8600 | 84.47 | 18 | 101808 | 1687 |  | Y | 49 | 43 | [7 empty] | 임승우 | 2 | [6 empty] | 104.35 | 12-2 | 0.01 | 15.32 | A |  | 1665 | 1 | 0.75 | 1570 | 1.74 | 61 | 29 | 551 | 9:11 | 18 | 19 | 0 | 73 | 200 | 104.63 | 0 | 0 | N2 | 2021-12-19 21:00 | 2021-12-19 21:12 | 12 | 2021-12-19 20:35 | 36 | [12 empty] | 17 |  | 0 | 39.18 | [23 empty] | 0.56 | 0.56 | A | [9 empty] | 672 | 782 | 0 | 732 | 0 | 0 | 0 | 1411 | 0 | 0 | 0 | 0 | 250 | 40 |  |  | 6
2021-12-19 | A68738 | 1 | 고탄소 | AE1055M1 |  | Al 탈산 | B | 16 | 15 | 54800 | 71.43 | B | B | B |  | 1 | 1 |  | 1520 | 1538 | 4500 |  |  | 4500 | 44.32 | 12 | 101532 | 1593 |  | Y | 31 | 25 | [7 empty] | 김형철 | 2 |  | Y |  |  |  |  | 103.35 | 13-5 | 0 | 115.96 | A |  | 1593 | 3 | 0.16 | 1550 | 1.08 | 64 | 25 | 262 | 4:22 | 20 | 20 | 98 | 0 |  | 0 |  | 600 | N2 | 2021-12-19 21:00 | 2021-12-19 21:40 | 40 | 2021-12-19 20:59 | 41 |  |  |  |  | Y |  |  |  | Y | [5 empty] | 0 | 282.75 | [23 empty] | 0 | 8.94 | A | [9 empty] | 0 | 0 | 783 | 19 | 0 | 151 | 0 | 498 | 0 | 399 | 0 | 0 | 0 | 92
2021-12-19 | B68169 | 2 | 저탄소 | 17NICRMOS6HM | TUNDISH교체전 | Si 탈산 | B | 6 | 66 | 51250 | 109.43 | B | B |  | B | 1 |  | 1 | 1555 | 1534 | 9300 |  |  | 9300 | 87.72 | 14 | 106024 | 1658 |  | Y | 49 | 45 | [7 empty] | 임승우 | 2 | [6 empty] | 101.45 | 12-2 | 0 | 208.04 | A |  | 1592 | 1 | 0.61 | 1588 | -0.1 | 79 | 36 | 328 | 5:28 | 18 | 19 | 0 | 74 |  | 49.57 | 0 | 0 | N2 | 2021-12-19 21:56 | 2021-12-19 22:11 | 15 | 2021-12-19 21:37 | 34 | [12 empty] | 12 |  | 0 | 15.4 | [23 empty] | 1.11 | 1.11 | A | [9 empty] | 737 | 829 | 0 | 340 | 0 | 0 | 0 | 1010 | 0 | 0 | 0 | 0 | 167 | 12 |  |  | 4
2021-12-19 | A68739 | 1 | 고탄소 | AE1055M1 |  | Al 탈산 | B | 18 | 41 | 52000 | 70.93 | B | B | B |  | 1 | 1 |  | 1520 | 1550 | 5100 |  |  | 5100 | 50.23 | 12 | 101532 | 1585 |  | Y | 36 | 28 | [7 empty] | 김형철 | 2 |  |  | Y |  |  |  | 109.25 | 13-6 | 0 | 197.44 | A |  | 1585 | 3 | 0.14 | 1549 | 1.06 | 63 | 21 | 264 | 4:24 | 20 | 22 | 99 | 0 |  | 0 |  | 600 | N2 | 2021-12-19 21:57 | 2021-12-19 22:42 | 44 | 2021-12-19 21:57 | 45 |  |  |  |  | Y |  |  |  | Y | [5 empty] | 0 | 220.77 | [23 empty] | 0 | 10.2 | A | [9 empty] | 0 | 0 | 777 | 11 | 0 | 148 | 0 | 760 | 0 | 576 | 0 | 0 | 0 | 86
2021-12-19 | B68170 | 2 | 저탄소 | SCR420HB2 | TUNDISH교체 | Al 탈산 | B | 38 | 13 | 52800 | 104.78 | B | B |  | C | 1 |  | 1 | 1555 | 1597 | 7800 |  |  | 7800 | 76.82 | 12 | 101532 | 1666 |  | Y | 49 | 44 | [7 empty] | 임승우 | 2 | [6 empty] | 104.4 | 13-7 | 0 | 199.22 | A |  | 1684 | 1 | 0.38 | 1595 | 1.68 | 86 | 36 | 504 | 8:24 | 18 | 20 | 0 | 75 |  | 171.73 | 0 | 0 | N2 | 2021-12-19 22:54 | 2021-12-19 23:37 | 43 | 2021-12-19 22:42 | 55 |  |  |  |  | Y | [8 empty] | 3.8 | 0 | 43.26 | [16 empty] | 0.9 |  |  | 2.19 |  |  |  | 0.78 | 0.78 | A | [9 empty] | 1422 | 422 | 0 | 32 | 0 | 338 | 0 | 1009 | 0 | 206 | 0 | 0 | 76 | 23 |  |  | 9 |  | 1
2021-12-19 | A68740 | 1 | 고탄소 | AE1055M1 |  | Al 탈산 | B | 30 | 56 | 51600 | 74.15 | B | C | C |  | 1 | 1 |  | 1520 | 1536 | 5600 |  |  | 5600 | 55.16 | 12 | 101532 | 1594 |  | Y | 42 | 33 | [7 empty] | 김형철 | 2 |  | Y |  |  |  |  | 109.9 | 13-3 | 0 | 253.04 | A |  | 1590 | 3 | 0.15 | 1552 | 1.23 | 66 | 25 | 302 | 5:02 | 20 | 20 | 100 | 0 |  | 0 |  | 600 | N2 | 2021-12-19 23:08 | 2021-12-19 23:46 | 38 | 2021-12-19 23:07 | 39 |  |  |  |  | Y |  |  |  | Y | [5 empty] | 0 | 211.63 | [23 empty] | 0.03 | 11.8 | A | [9 empty] | 0 | 0 | 654 | 29 | 0 | 186 | 0 | 752 | 0 | 545 | 0 | 0 | 98 | 40
2021-12-19 | B68171 | 2 | 저탄소 | SCR420HB2 |  | Al 탈산 | B | 31 | 87 | 49000 | 99.25 | C | C |  | C | 1 |  | 1 | 1555 | 1608 | 6000 |  |  | 6000 | 59.09 | 12 | 101532 | 1667 |  | Y | 41 | 34 | [7 empty] | 추창도 | 2 |  |  |  |  | Y |  | 105.9 | 12-3 | 0.01 | 241.07 | A |  | 1654 | 1 | 0.41 | 1583 | 1.31 | 74 | 34 | 363 | 6:03 | 18 | 18 | 0 | 76 |  | 182.04 | 0 | 0 | N2 | 2021-12-19 23:48 | 2021-12-20 00:37 | 49 | 2021-12-19 23:38 | 60 |  |  |  |  | Y | [7 empty] | 4 | 4.7 | 0 | 41.57 | [23 empty] | 0.46 | 0.46 | A | [9 empty] | 1437 | 299 | 0 | 31 | 0 | 385 | 0 | 912 | 0 | 365 | 0 | 0 | 0 | 30
2021-12-19 | A68741 | 1 | 고탄소 | AE1055M1 | TUNDISH교체전 | Al 탈산 | B | 32 | 34 | 52100 | 72.72 | C | C | C |  | 1 | 1 |  | 1520 | 1536 | 5200 |  |  | 5200 | 65.65 | 10 | 79204 | 1606 |  | Y | 40 | 29 | [7 empty] | 양성호 | 2 |  | Y |  |  |  |  | 100.55 | 12-8 | 0 | 190.51 | A |  | 1603 | 3 | 0.15 | 1568 | 1.06 | 82 | 37 | 270 | 4:30 | 20 | 23 | 101 | 0 |  | 0 |  | 900 | N2 | 2021-12-20 00:10 | 2021-12-20 00:51 | 42 | 2021-12-20 00:09 | 42 |  |  |  |  | Y |  |  |  | Y | [5 empty] | 0 | 226.91 | [23 empty] | 1.04 | 12.51 | A | [9 empty] | 0 | 0 | 599 | 29 | 0 | 178 | 0 | 749 | 0 | 554 | 0 | 0 | 98 | 40
2021-12-19 | B68172 | 2 | 저탄소 | SCR420HB2 |  | Al 탈산 | B | 21 | 82 | 48450 | 116.65 | C | C |  | C | 1 |  | 1 | 1555 | 1580 | 7600 |  |  | 7600 | 74.85 | 12 | 101532 | 1580 |  | Y | 51 | 39 | [7 empty] | 추창도 | 2 |  |  |  |  | Y |  | 103.55 | 12-1 | 0.25 | 309.3 | A |  | 1664 | 1 | 0.45 | 1580 | 1.7 | 71 | 36 | 397 | 6:37 | 18 | 19 | 0 | 77 |  | 197.17 | 0 | 0 | N2 | 2021-12-20 01:13 | 2021-12-20 01:38 | 24 | 2021-12-20 00:48 | 49 | [12 empty] | 10 |  | 0 | 51.46 | [23 empty] | 1.15 | 1.15 | A | [9 empty] | 1738 | 72 | 0 | 41 | 0 | 364 | 0 | 706 | 0 | 300 | 0 | 0 | 51 | 0
2021-12-19 | A68742 | 1 | 중탄소 | SF40CVM2 | TUNDISH교체 | Al 탈산 | B | 16 | 16 | 55100 | 73.13 | C | C | C |  | 1 | 1 |  | 1530 | 1565 | 5800 |  |  | 5800 | 68.55 | 10 | 84610 | 1628 |  | Y | 40 | 29 | [7 empty] | 양성호 | 2 |  | Y |  |  |  |  | 100 | 13-1 | 0 | 206.37 | A |  | 1624 | 3 | 0.17 | 1582 | 1.31 | 85 | 26 | 291 | 4:51 | 15 | 20 | 102 | 0 |  | 0 |  | 800 | N2 | 2021-12-20 01:24 | 2021-12-20 02:10 | 48 | 2021-12-20 01:22 | 50 |  |  |  |  | Y |  |  |  | Y | [5 empty] | 0 | 207.02 | [19 empty] | 2.23 |  |  |  | 0 | 0.11 | A | [9 empty] | 158 | 0 | 898 | 14 | 0 | 197 | 0 | 748 | 0 | 550 | 0 | 0 | 98 | 29 |  |  |  |  | 1
2021-12-19 | B68173 | 2 | 저탄소 | SCR420HB2 |  | Al 탈산 | B | 6 | 67 | 50550 | 111.87 | C | C |  | C | 1 |  | 1 | 1555 | 1546 | 7300 |  |  | 7300 | 86.28 | 10 | 84610 | 1631 |  | Y | 52 | 38 | [7 empty] | 추창도 | 2 |  |  |  |  | Y |  | 101.25 | 12-2 | 0.01 | 163.56 | A |  | 1641 | 1 | 0.37 | 1568 | 1.46 | 59 | 27 | 295 | 4:55 | 18 | 19 | 0 | 78 |  | 187.99 | 0 | 0 | N2 | 2021-12-20 02:13 | 2021-12-20 02:39 | 26 | 2021-12-20 01:54 | 45 |  |  |  |  | Y | [7 empty] | 5 | 4.7 | 0 | 49.67 | [23 empty] | 0.26 | 0.26 | A | [9 empty] | 1694 | 143 | 0 | 47 | 0 | 452 | 0 | 945 | 0 | 412 | 0 | 0 | 0 | 6
2021-12-19 | A68743 | 1 | 중탄소 | SF40CVM2 |  | Al 탈산 | B | 18 | 42 | 52600 | 67.7 | C | C | C |  | 1 | 1 |  | 1530 | 1561 | 4800 |  |  | 4800 | 47.28 | 12 | 101532 | 1610 | 362 | Y | 41 | 27 | [7 empty] | 양성호 | 3 |  | Y |  |  |  |  | 102.25 | 12-8 | 0 | 249.87 | A |  | 1605 | 3 | 0.15 | 1572 | 1.32 | 75 | 26 | 297 | 4:57 | 15 | 16 | 103 | 0 |  | 0 |  | 650 | N2 | 2021-12-20 02:20 | 2021-12-20 03:08 | 48 | 2021-12-20 02:18 | 50 |  |  |  |  | Y |  |  |  | Y | [5 empty] | 0 | 165.73 | [23 empty] | 0 | 4.95 | A | [9 empty] | 113 | 0 | 826 | 0 | 0 | 188 | 0 | 750 | 0 | 550 | 0 | 0 | 98 | 10
2021-12-19 | B68174 | 2 | 저탄소 | SCR420HB2 |  | Al 탈산 | B | 38 | 14 | 51900 | 107.67 | C | C |  | C | 1 |  | 1 | 1555 | 1567 | 7200 |  |  | 7200 | 70.91 | 12 | 101532 | 1648 |  | Y | 43 | 38 | [7 empty] | 추창도 | 2 |  |  |  |  | Y |  | 103.7 | 13-6 | 0.2 | 260.05 | A |  | 1646 | 1 | 0.4 | 1578 | 1.36 | 69 | 29 | 362 | 6:02 | 18 | 18 | 0 | 79 | 180 | 131.66 | 0 | 0 | N2 | 2021-12-20 03:15 | 2021-12-20 03:41 | 26 | 2021-12-20 02:53 | 49 |  |  |  |  | Y | [7 empty] | 16 | 4 | 0 | 34.82 | [23 empty] | 1.7 | 1.7 | A | [9 empty] | 1723 | 154 | 0 | 209 | 0 | 397 | 0 | 847 | 0 | 358 | 0 | 0 | 0 | 0
2021-12-19 | A68744 | 1 | 중탄소 | SF40CVM2 |  | Al 탈산 | B | 30 | 57 | 51000 | 66.78 | C | C | C |  | 1 | 1 |  | 1530 | 1532 | 5600 |  |  | 5600 | 55.16 | 12 | 101532 | 1603 |  | Y | 39 | 27 | [7 empty] | 양성호 | 2 | [6 empty] | 108.6 | 13-1 | 0 | 208.35 | A |  | 1592 | 3 | 0.18 | 1564 | 1.08 | 67 | 22 | 325 | 5:25 | 15 | 15 | 104 | 0 |  | 0 |  | 600 | N2 | 2021-12-20 03:31 | 2021-12-20 04:09 | 39 | 2021-12-20 03:29 | 41 |  |  |  |  | Y |  |  |  | Y | [5 empty] | 0 | 131.68 | [23 empty] | 0 | 0.09 | A | [9 empty] | 178 | 0 | 895 | 18 | 0 | 188 | 0 | 743 | 0 | 553 | 0 | 0 | 97 | 30
2021-12-19 | B68175 | 2 | 저탄소 | SCR420HB2 |  | Al 탈산 | B | 31 | 88 | 48750 | 115.12 | C | C |  | C | 1 |  | 1 | 1555 | 1568 | 7100 |  |  | 7100 | 69.93 | 12 | 101532 | 1647 |  | Y | 42 | 39 | [7 empty] | 추창도 | 2 |  |  |  |  | Y |  | 102.15 | 11-9 | 0.01 | 176.66 | A |  | 1645 | 1 | 0.39 | 1572 | 1.54 | 63 | 29 | 322 | 5:22 | 18 | 19 | 0 | 80 |  | 177.49 | 0 | 0 | N2 | 2021-12-20 04:26 | 2021-12-20 04:44 | 18 | 2021-12-20 03:51 | 53 |  |  |  |  | Y | [7 empty] | 15 | 5 | 0 | 44.67 | [23 empty] | 1.38 | 1.38 | A | [9 empty] | 1600 | 245 | 0 | 31 | 0 | 332 | 0 | 852 | 0 | 355 | 0 | 0 | 0 | 0
2021-12-19 | A68745 | 1 | 중탄소 | SF40CVM2 |  | Al 탈산 | B | 32 | 35 | 52500 | 71.07 | C | C | C |  | 1 | 1 |  | 1530 | 1561 | 4900 |  |  | 4900 | 48.26 | 12 | 101532 | 1611 |  | Y | 42 | 24 | [7 empty] | 양성호 | 2 |  |  | Y |  |  |  | 107.55 | 13-5 | 0 | 152.55 | A |  | 1608 | 3 | 0.16 | 1569 | 1.39 | 72 | 28 | 306 | 5:06 | 15 | 15 | 105 | 0 |  | 0 |  | 800 | N2 | 2021-12-20 04:33 | 2021-12-20 05:12 | 39 | 2021-12-20 04:31 | 41 |  |  |  |  | Y |  |  |  | Y | [5 empty] | 0 | 198.7 | [23 empty] | 1.15 | 0 | A | [9 empty] | 111 | 0 | 876 | 29 | 0 | 192 | 0 | 751 | 0 | 554 | 0 | 0 | 97 | 15
2021-12-19 | B68176 | 2 | 저탄소 | SCR420HB2 |  | Al 탈산 | B | 21 | 83 | 48000 | 115.25 | C | C |  | C | 1 |  | 1 | 1555 | 1561 | 7200 |  |  | 7200 | 70.91 | 12 | 101532 | 1638 | 356 | Y | 45 | 37 | [7 empty] | 추창도 | 2 |  |  |  |  | Y |  | 103.6 | 12-1 | 0.04 | 178.05 | A |  | 1640 | 1 | 0.37 | 1576 | 1.4 | 67 | 29 | 264 | 4:24 | 18 | 18 | 0 | 81 | 200 | 151.09 | 0 | 0 | N2 | 2021-12-20 05:33 | 2021-12-20 05:41 | 7 | 2021-12-20 05:03 | 38 |  |  |  |  | Y | [7 empty] | 6 | 5 | 0 | 34.32 | [23 empty] | 0.72 | 0.72 | A | [9 empty] | 1675 | 201 | 0 | 36 | 0 | 329 | 0 | 900 | 0 | 205 | 0 | 0 | 0 | 6
2021-12-19 | A68746 | 1 | 중탄소 | SF40CVM2 | 연주종료 | Al 탈산 | B | 16 | 17 | 54800 | 67.25 | C | C | C |  | 1 | 1 |  | 1530 | 1568 | 4700 |  |  | 4700 | 56.7 | 10 | 82897 | 1616 |  | Y | 38 | 26 | [7 empty] | 양성호 | 2 |  | Y | [6 empty] | 0 | 176.98 | A |  | 1612 | 3 | 0.16 | 1578 | 1.21 | 81 | 0 | 310 | 5:10 | 15 | 15 | 106 | 0 |  | 0 |  | 999 | N2 | 2021-12-20 05:37 | 2021-12-31 17:04 | 16527 | 2021-12-20 05:35 | 16529 |  |  |  |  | Y |  |  |  | Y | [5 empty] | 0 | 200.34 | [23 empty] | 0 | 0.14 | A | [9 empty] | 77 | 0 | 755 | 0 | 0 | 189 | 0 | 751 | 0 | 549 | 0 | 0 | 96 | 10
2021-12-19 | B68177 | 2 | 저탄소 | SCR420HB2 | TUNDISH교체전 | Al 탈산 | B | 6 | 68 | 50500 | 93.72 | C | C |  | D | 1 |  | 1 | 1555 | 1577 | 6500 |  |  | 6500 | 72.57 | 12 | 89573 | 1639 |  | Y | 43 | 37 | [7 empty] | 추창도 | 2 |  |  |  |  | Y |  | 104.3 | 12-5 | 0.07 | 257.3 | A |  | 1632 | 1 | 0.78 | 1567 | 1.4 | 58 | 28 | 369 | 6:09 | 18 | 19 | 0 | 82 |  | 195.45 | 0 | 0 | N2 | 2021-12-20 06:21 | 2021-12-20 06:38 | 17 | 2021-12-20 06:11 | 27 | [12 empty] | 2 |  | 0 | 43.99 | [23 empty] | 0.1 | 0.1 | A | [9 empty] | 1645 | 231 | 0 | 52 | 0 | 459 | 0 | 950 | 0 | 415 | 0 | 0 | 0 | 6
2021-12-19 | A68747 | 1 | 저탄소 | SCR420HON2 | TUNDISH교체 | Al 탈산 | B | 18 | 43 | 51700 | 74.17 | C | D | D |  | 1 | 1 |  | 1540 | 1567 | 6600 |  |  | 6600 | 65 | 12 | 101532 | 1652 |  | Y | 41 | 49 | [7 empty] | 양성호 | 2 |  | Y |  |  |  |  | 102.3 | 12-8 | 0.01 | 246.19 | A |  | 1645 | 3 | 0.16 | 1603 | 1.31 | 92 | 31 | 299 | 4:59 | 16 | 20 | 107 | 0 |  | 0 |  | 999 | N2 | 2021-12-20 06:59 | 2021-12-20 08:00 | 61 | 2021-12-20 06:57 | 63 |  |  |  |  | Y |  |  |  | Y | [5 empty] | 0 | 246.32 | [19 empty] | 2.08 |  |  |  | 0 | 8.24 | A | [9 empty] | 594 | 648 | 0 | 20 | 0 | 190 | 0 | 499 | 0 | 400 | 0 | 0 | 0 | 0 |  |  | 9 |  | 1
2021-12-20 | B68178 | 2 | 저탄소 | 18CRNIMO7HI |  | Al 탈산 | I | 38 | 15 | 52000 | 116.92 | D | D |  | D | 1 |  | 1 | 1560 | 1552 | 9500 |  |  | 9500 | 111.76 | 10 | 85000 | 1684 |  | INGOT | 49 | 46 | [7 empty] | 김규완 | [5 empty] | Y |  | 89 | 11-9 | 0 | 216.6 | A |  | 1678 | 1 | 0.38 | 1595 | 1.6 | 89 |  | 277 | 4:37 | 25 | 26 | 0 | 83 | 300 | 226.05 | 0 | 0 | N2 | 2021-12-20 08:04 |  | 26 | 2021-12-20 07:44 | [5 empty] | Y | [7 empty] | 2 | 5 | 0 | 66.21 | [18 empty] | 0.7 |  |  |  |  | 0.31 | 0.31 | A | [9 empty] | 698 | 1465 | 0 | 25 | 0 | 402 | 0 | 1700 | 0 | 411 | 0 | 0 | 98 | 0
2021-12-20 | A68748 | 1 | 저탄소 | SCR420HON2 |  | Al 탈산 | B | 30 | 58 | 51600 | 67.42 | D | D | D |  | 1 | 1 |  | 1540 | 1580 | 5500 |  |  | 5500 | 54.17 | 12 | 101532 | 1627 |  | Y | 42 | 27 | [7 empty] | 김덕진 | 2 |  | Y | [6 empty] | 0.01 | 159.85 | A |  | 1627 | 3 | 0.16 | 1588 | 1.63 | 77 | 30 | 293 | 4:53 | 16 | 18 | 108 | 0 |  | 0 |  | 999 | N2 | 2021-12-20 07:58 | 2021-12-20 08:56 | 58 | 2021-12-20 07:56 | 60 |  |  |  |  | Y |  |  |  | Y | [5 empty] | 0 | 183.45 | [23 empty] | 0 | 10.96 | A | [9 empty] | 1159 | 597 | 0 | 0 | 0 | 194 | 0 | 500 | 0 | 395 | 0 | 0 | 0 | 0 |  |  | 5
2021-12-20 | B68179 | 2 | 저탄소 | 18CRNIMO7HI |  | Al 탈산 | I | 31 | 89 | 0 | 132.9 | D | D |  | D | 1 |  | 1 | 1560 | 1580 | 8700 |  |  | 8700 | 108.75 | 20 | 80000 | 1700 |  | INGOT | 56 | 51 | [7 empty] | 김규완 | [7 empty] | 133.7 | 14-8 | 0.01 | 189.35 | A |  | 1678 | 1 | 0.5 | 1586 | 1.44 | 80 |  | 316 | 5:16 | 25 | 26 | 0 | 84 | 60 | 448.15 | 0 | 0 | N2 | 2021-12-20 09:22 |  | 21 | 2021-12-20 09:02 | [5 empty] | Y | [7 empty] | 3 | 6 | 0 | 132.4 | [18 empty] | 0.6 |  |  |  |  | 0.08 | 0.08 | A | [9 empty] | 863 | 1208 | 0 | 45 | 0 | 202 | 0 | 1084 | 0 | 0 | 0 | 0 | 102 | 16
2021-12-20 | A68749 | 1 | 저탄소 | SCR420HON2 |  | Al 탈산 | B | 32 | 36 | 52400 | 76.52 | D | D | D |  | 1 | 1 |  | 1540 | 1567 | 5800 |  |  | 5800 | 57.12 | 12 | 101532 | 1626 |  | Y | 40 | 29 | [7 empty] | 차승주 | 2 |  | Y | N | [5 empty] | 0 | 176.54 | A |  | 1626 | 3 | 0.17 | 1586 | 1.14 | 75 | 27 | 314 | 5:14 | 16 | 18 | 109 | 0 |  | 0 |  | 999 | N2 | 2021-12-20 09:10 | 2021-12-20 09:59 | 49 | 2021-12-20 09:08 | 51 |  |  |  |  | Y |  |  |  | Y | [5 empty] | 0 | 267.39 | [23 empty] | 0 | 0.11 | A | [9 empty] | 872 | 796 | 0 | 0 | 0 | 189 | 0 | 496 | 0 | 397 | 0 | 0 | 0 | 0
2021-12-20 | A68750 | 1 | 저탄소 | SCR420HON2 |  | Al 탈산 | B | 16 | 18 | 54700 | 85.03 | D | D | D |  | 1 | 1 |  | 1540 | 1524 | 6900 |  |  | 6900 | 67.96 | 12 | 101532 | 1622 |  | Y | 50 | 33 | [7 empty] | 김덕진 | 2 |  |  | Y |  |  |  | 104.35 | 13-6 | 0 | 201.7 | A |  | 1622 | 3 | 0.17 | 1588 | 1.03 | 77 | 30 | 291 | 4:51 | 16 | 19 | 110 | 0 |  | 0 |  | 999 | N2 | 2021-12-20 10:23 | 2021-12-20 11:03 | 40 | 2021-12-20 10:21 | 43 |  |  |  |  | Y |  |  |  | Y | [5 empty] | 0 | 251.88 | [23 empty] | 0 | 0.1 | A | [9 empty] | 638 | 802 | 0 | 0 | 0 | 160 | 0 | 499 | 0 | 400 | 0 | 0 | 0 | 0
2021-12-20 | A68751 | 1 | 저탄소 | SCR420HON2 |  | Al 탈산 | B | 18 | 44 | 52100 | 75.75 | D | D | D |  | 1 | 1 |  | 1540 | 1539 | 6900 |  |  | 6900 | 67.96 | 12 | 101532 | 1633 |  | Y | 43 | 33 | [7 empty] | 김덕진 | 2 |  | Y | [6 empty] | 0 | 232.11 | A |  | 1633 | 3 | 0.17 | 1592 | 1.41 | 81 | 36 | 283 | 4:43 | 16 | 17 | 111 | 0 |  | 0 |  | 999 | N2 | 2021-12-20 11:38 | 2021-12-20 12:05 | 27 | 2021-12-20 11:34 | 32 |  |  |  |  | Y |  |  |  | Y | [5 empty] | 0 | 226.27 | [23 empty] | 0 | 0.06 | A | [9 empty] | 845 | 641 | 0 | 29 | 0 | 167 | 0 | 651 | 0 | 496 | 0 | 0 | 0 | 8
2021-12-20 | A68752 | 1 | 저탄소 | SCR420HON2 |  | Al 탈산 | B | 38 | 16 | 52000 | 71.97 | D | D | D |  | 1 | 1 |  | 1540 | 1542 | 7100 |  |  | 7100 | 76.29 | 11 | 93071 | 1623 |  | Y | 42 | 36 | [7 empty] | 김덕진 | 2 |  | Y |  |  |  |  | 104.85 | 13-7 | 0 | 137.27 | A |  | 1623 | 3 | 0.16 | 1591 | 1.1 | 80 | 34 | 260 | 4:20 | 16 | 18 | 112 | 0 |  | 0 |  | 999 | N2 | 2021-12-20 12:33 | 2021-12-20 13:06 | 33 | 2021-12-20 12:31 | 35 |  |  |  |  | Y |  |  |  | Y | [5 empty] | 0 | 214.36 | [23 empty] | 0 | 0.14 | A | [9 empty] | 858 | 778 | 0 | 68 | 0 | 163 | 0 | 650 | 0 | 497 | 0 | 0 | 0 | 0
2021-12-20 | A68753 | 1 | 저탄소 | SCR420HON2 |  | Al 탈산 | B | 32 | 37 | 52600 | 72.13 | D | D | D |  | 1 | 1 |  | 1540 | 1567 | 5600 |  |  | 5600 | 60.17 | 11 | 93071 | 1624 |  | Y | 40 | 28 | [7 empty] | 김덕진 | 2 |  | Y |  |  |  |  | 99.2 | 12-6 | 0 | 150.57 | A |  | 1624 | 3 | 0.16 | 1582 | 1.4 | 71 | 34 | 266 | 4:26 | 16 | 20 | 113 | 0 |  | 0 |  | 800 | N2 | 2021-12-20 13:46 | 2021-12-20 14:10 | 24 | 2021-12-20 13:44 | 26 |  |  |  |  | Y |  |  |  | Y | [5 empty] | 0 | 223.12 | [23 empty] | 0 | 0.09 | A | [9 empty] | 1241 | 306 | 0 | 0 | 0 | 174 | 0 | 593 | 0 | 401 | 0 | 0 | 0 | 0 |  |  | 4
2021-12-20 | A68754 | 1 | 저탄소 | SCR420HON2 | TUNDISH교체전 | Al 탈산 | B | 16 | 19 | 54500 | 66.1 | D | B | B |  | 1 | 1 |  | 1540 | 1557 | 5600 |  |  | 5600 | 70.98 | 10 | 78890 | 1623 |  | Y | 33 | 29 | [7 empty] | 김덕진 | 2 |  | Y |  |  |  |  | 95.85 | 12-6 | 0 | 147.93 | A |  | 1623 | 3 | 0.17 | 1591 | 1 | 80 | 38 | 270 | 4:30 | 16 | 20 | 114 | 0 |  | 0 |  | 800 | N2 | 2021-12-20 14:42 | 2021-12-20 15:10 | 28 | 2021-12-20 14:40 | 30 |  |  |  |  | Y |  |  |  | Y | [5 empty] | 0 | 243.84 | [23 empty] | 0 | 0.12 | A | [9 empty] | 882 | 620 | 180 | 37 | 0 | 200 | 0 | 497 | 0 | 396 | 0 | 0 | 0 | 6 |  |  | 3
2021-12-20 | A68755 | 1 | 저탄소 | SCM420HT | TUNDISH교체 | Al 탈산 | B | 18 | 45 | 51500 | 76.08 | B | B | B |  | 1 | 1 |  | 1540 | 1545 | 7900 |  |  | 7900 | 80.81 | 12 | 97764 | 1642 |  | Y | 43 | 38 | [7 empty] | 김형철 | 2 |  | Y |  |  |  |  | 107.95 | 13-3 | 0 | 317.76 | A |  | 1642 | 3 | 0.17 | 1608 | 1.06 | 98 | 44 | 278 | 4:38 | 18 | 20 | 115 | 0 |  | 0 |  | 700 | N2 | 2021-12-20 15:52 | 2021-12-20 16:32 | 40 | 2021-12-20 15:50 | 42 |  |  |  |  | N |  |  |  | Y | [5 empty] | 0 | 231.76 | [19 empty] | 2.44 |  |  |  | 5.16 | 0 | A | [9 empty] | 1299 | 321 | 0 | 30 | 0 | 225 | 0 | 497 | 0 | 399 | 0 | 0 | 0 | 18 |  |  | 12 |  | 1
2021-12-20 | A68756 | 1 | 저탄소 | SCM420HT |  | Al 탈산 | B | 38 | 17 | 52000 | 69.93 | B | B | B |  | 1 | 1 |  | 1540 | 1544 | 6500 |  |  | 6500 | 68.45 | 12 | 94964 | 1629 |  | Y | 36 | 28 | [7 empty] | 김형철 | 2 |  | Y |  |  |  |  | 103.5 | 13-5 | 0 | 124.75 | A |  | 1627 | 3 | 0.18 | 1592 | 1.09 | 82 | 33 | 260 | 4:20 | 18 | 18 | 116 | 0 |  | 0 |  | 700 | N2 | 2021-12-20 16:47 | 2021-12-20 17:37 | 50 | 2021-12-20 16:45 | 52 |  |  |  |  | N |  |  |  | Y | [5 empty] | 0 | 242.4 | [23 empty] | 2.16 | 0 | A | [9 empty] | 1383 | 209 | 0 | 0 | 0 | 227 | 0 | 501 | 0 | 400 | 0 | 0 | 0 | 13 |  |  | 4
2021-12-20 | A68757 | 1 | 저탄소 | SCM420HT |  | Al 탈산 | B | 32 | 38 | 52100 | 72.43 | B | B | B |  | 1 | 1 |  | 1540 | 1526 | 6500 |  |  | 6500 | 63.07 | 12 | 103056 | 1627 |  | Y | 35 | 30 | [7 empty] | 김형철 | 2 |  | Y |  |  |  |  | 100.4 | 12-7 | 0 | 181.71 | A |  | 1622 | 3 | 0.18 | 1582 | 1.14 | 72 | 26 | 272 | 4:32 | 18 | 18 | 117 | 0 |  | 0 |  | 700 | N2 | 2021-12-20 17:58 | 2021-12-20 18:39 | 41 | 2021-12-20 17:56 | 43 |  |  |  |  | N |  |  |  | Y | [5 empty] | 0 | 264.91 | [23 empty] | 0 | 2.51 | A | [9 empty] | 1164 | 360 | 0 | 9 | 0 | 198 | 0 | 500 | 0 | 400 | 0 | 0 | 0 | 13 |  |  | 4
2021-12-20 | A68758 | 1 | 저탄소 | SCM420C1 |  | Al 탈산 | B | 16 | 20 | 54500 | 72.68 | B | B | B |  | 1 | 1 |  | 1540 | 1536 | 6700 |  |  | 6700 | 71.76 | 13 | 93366 | 1610 |  | Y | 40 | 34 | [7 empty] | 김형철 | 2 | [6 empty] | 107.8 | 13-9 | 0 | 155.07 | A |  | 1616 | 3 | 0.17 | 1586 | 0.97 | 74 | 22 | 271 | 4:31 | 15 | 16 | 118 | 0 |  | 0 |  | 700 | N2 | 2021-12-20 19:01 | 2021-12-20 19:44 | 44 | 2021-12-20 18:58 | 46 |  |  |  |  | N |  |  |  | Y | [5 empty] | 0 | 229.42 | [23 empty] | 0 | 3.37 | A | [9 empty] | 1057 | 363 | 0 | 0 | 0 | 197 | 0 | 498 | 0 | 400 | 0 | 0 | 0 | 31 |  |  | 4
2021-12-20 | A68759 | 1 | 저탄소 | SCM420C1 |  | Al 탈산 | B | 18 | 46 | 52000 | 82.37 | B | B | B |  | 1 | 1 |  | 1540 | 1594 | 4700 |  |  | 4700 | 33.22 | 17 | 141469 | 1610 |  | Y | 50 | 30 | [7 empty] | 김형철 | 2 | [6 empty] | 106.1 | 13-1 | 0 | 268.46 | A |  | 1610 | 3 | 0.17 | 1583 | 0.9 | 71 | 24 | 248 | 4:08 | 15 | 15 | 119 | 0 |  | 0 |  | 700 | N2 | 2021-12-20 20:14 | 2021-12-20 20:54 | 40 | 2021-12-20 20:12 | 42 |  |  |  |  | N |  |  |  | Y | [5 empty] | 0 | 227.49 | [23 empty] | 0 | 0.21 | A | [9 empty] | 1418 | 0 | 0 | 13 | 0 | 424 | 0 | 833 | 0 | 602 | 0 | 0 | 31 | 36 |  |  | 4
2021-12-20 | A68760 | 1 | 저탄소 | SCM420HT |  | Al 탈산 | B | 38 | 18 | 52500 | 83.85 | B | B | B |  | 1 | 1 |  | 1540 | 1545 | 6400 |  |  | 6400 | 125.31 | 6 | 51072 | 1612 |  | Y | 39 | 35 | [7 empty] | 김형철 | 2 | [6 empty] | 100.05 | 13-1 | 0 | 153.66 | A |  | 1616 | 3 | 0.17 | 1580 | 0.84 | 70 | 22 | 247 | 4:07 | 18 | 18 | 120 | 0 |  | 0 |  | 700 | N2 | 2021-12-20 21:16 | 2021-12-20 22:02 | 46 | 2021-12-20 21:14 | 48 |  |  |  |  | N |  |  |  | Y | [5 empty] | 0 | 320.5 | [23 empty] | 0 | 0.02 | A | [9 empty] | 1406 | 165 | 0 | 48 | 0 | 256 | 0 | 1025 | 0 | 700 | 0 | 0 | 40 | 13 |  |  | 4
2021-12-20 | A68761 | 1 | 저탄소 | SCM420HT |  | Al 탈산 | B | 32 | 39 | 52500 | 111.73 | B | B | C |  | 1 | 1 |  | 1540 | 1558 | 5900 |  |  | 5900 | 55.01 | 14 | 107252 | 1627 | 364 | Y | 36 | 30 | [7 empty] | 김형철 | 2 | [6 empty] | 102.8 | 12-9 | 0 | 136.85 | A |  | 1611 | 3 | 0.17 | 1578 | 0.45 | 68 | 30 | 336 | 5:36 | 18 | 19 | 121 | 0 |  | 0 |  | 1100 | N2 | 2021-12-20 22:46 | 2021-12-20 23:07 | 21 | 2021-12-20 22:44 | 23 |  |  |  |  | N |  |  |  | Y | [5 empty] | 0 | 555.96 | [23 empty] | 0 | 1.66 | A | [9 empty] | 1492 | 195 | 104 | 55 | 0 | 255 | 0 | 768 | 0 | 496 | 0 | 0 | 0 | 20
2021-12-20 | A68762 | 1 | 저탄소 | SCM420HT | TUNDISH교체전 | Al 탈산 | B | 16 | 21 | 54600 | 73.88 | C | C | C |  | 1 | 1 |  | 1540 | 1556 | 7300 |  |  | 7300 | 64.76 | 16 | 112730 | 1623 |  | Y | 42 | 32 | [7 empty] | 양성호 | 2 | [6 empty] | 102.45 | 13-3 | 0 | 260.82 | A |  | 1603 | 3 | 0.19 | 1576 | 0.87 | 66 | 22 | 274 | 4:34 | 18 | 18 | 122 | 0 |  | 0 |  | 700 | N2 | 2021-12-20 23:30 | 2021-12-21 00:14 | 44 | 2021-12-20 23:29 | 45 |  |  |  |  | N |  |  |  | Y | [5 empty] | 0 | 186.07 | [23 empty] | 8.87 | 16.11 | A | [9 empty] | 1547 | 120 | 0 | 0 | 0 | 195 | 0 | 969 | 0 | 708 | 0 | 0 | 0 | 10
2021-12-20 | A68763 | 1 | 중탄소 | SMN443H3 | TUNDISH교체 | Al 탈산 | B | 18 | 47 | 51800 | 77.32 | C | C | C |  | 1 | 1 |  | 1530 | 1574 | 6000 |  |  | 6000 | 38.9 | 28 | 154252 | 1620 |  | Y | 44 | 35 | [7 empty] | 양성호 | 2 | [6 empty] | 100.85 | 12-6 | 273.39 | 0 | A |  | 1623 | 3 | 0.16 | 1583 | 1.21 | 90 | 28 | 277 | 4:37 | 18 | 20 | 123 | 0 |  | 0 |  | 600 | AR | 2021-12-21 00:41 | 2021-12-21 01:42 | 61 | 2021-12-21 00:39 | 62 |  |  |  |  | N |  |  |  | Y | [5 empty] | 135.81 | 51.7 | [19 empty] | 2.59 | 1.42 |  |  | 12.44 | 16.11 | A | [9 empty] | 0 | 0 | 1927 | 57 | 0 | 221 | 0 | 753 | 0 | 548 | 0 | 0 | 0 | 19 |  |  | 5 |  | 1
2021-12-20 | A68764 | 1 | 중탄소 | SMN443H2 |  | Al 탈산 | B | 38 | 19 | 52300 | 78.65 | C | C | C |  | 1 | 1 |  | 1530 | 1526 | 6200 |  |  | 6200 | 140.68 | 8 | 44072 | 1608 | 357 | Y | 44 | 32 | [7 empty] | 양성호 | 2 | [6 empty] | 101.35 | 13-2 | 233.72 | 0 | A |  | 1604 | 3 | 0.16 | 1569 | 1.03 | 78 | 30 | 259 | 4:19 | 18 | 18 | 124 | 0 |  | 0 |  | 650 | AR | 2021-12-21 02:05 | 2021-12-21 02:47 | 41 | 2021-12-21 02:04 | 43 |  |  |  |  | N |  |  |  | Y | [5 empty] | 139.29 | 71.26 | [20 empty] | 1.26 |  |  | 30.36 | 16.11 | A | [9 empty] | 0 | 0 | 1806 | 43 | 0 | 190 | 0 | 751 | 0 | 547 | 0 | 0 | 85 | 16
2021-12-20 | A68765 | 1 | 중탄소 | SMN443H2 |  | Al 탈산 | B | 32 | 40 | 52000 | 72.9 | C | C | C |  | 1 | 1 |  | 1530 | 1562 | 5000 |  |  | 5000 | 32.41 | 28 | 154252 | 1610 |  | N | 41 | 29 | [7 empty] | 양성호 | 2 | [6 empty] | 96.9 | 12-3 | 178.76 | 0 | A |  | 1609 | 3 | 0.2 | 1570 | 1.26 | 79 | 31 | 256 | 4:16 | 18 | 18 | 125 | 0 |  | 0 |  | 650 | AR | 2021-12-21 03:00 | 2021-12-21 03:53 | 53 | 2021-12-21 02:59 | 54 |  |  |  |  | N |  |  |  | Y | [5 empty] | 145.11 | 55.01 | [20 empty] | 1.33 |  |  | 94.64 | 16.11 | A | [9 empty] | 0 | 0 | 1817 | 14 | 0 | 185 | 0 | 751 | 0 | 548 | 0 | 0 | 99 | 0
2021-12-20 | A68766 | 1 | 중탄소 | SMN443H |  | Al 탈산 | B | 16 | 22 | 54500 | 71.07 | C | C | C |  | 1 | 1 |  | 1530 | 1549 | 5100 |  |  | 5100 | 112.79 | 8 | 45216 | 1604 |  | Y | 42 | 29 | [7 empty] | 양성호 | 2 |  |  |  |  | Y |  |  |  | 174.78 | 0 | A |  | 1599 | 3 | 0.18 | 1564 | 1.21 | 73 | 29 | 271 | 4:31 | 18 | 19 | 126 | 0 |  | 0 |  | 650 | AR | 2021-12-21 04:08 | 2021-12-21 04:56 | 48 | 2021-12-21 04:07 | 49 |  |  |  |  | N |  |  |  | Y | [5 empty] | 149.7 | 36.26 | [20 empty] | 0.98 |  |  | 139.23 | 16.11 | A | [9 empty] | 57 | 0 | 1589 | 0 | 0 | 187 | 0 | 753 | 0 | 553 | 0 | 0 | 97 | 10
2021-12-20 | A68767 | 1 | 중탄소 | SMN443H |  | Al 탈산 | B | 18 | 48 | 51500 | 70.87 | C | C | C |  | 1 | 1 |  | 1530 | 1583 | 4400 |  |  | 4400 | 43.25 | 18 | 101736 | 1596 |  | Y | 41 | 25 | [7 empty] | 양성호 | 2 | [6 empty] | 103.75 | 12-8 | 176.95 | 0 | A |  | 1588 | 3 | 0.19 | 1560 | 0.97 | 69 | 30 | 248 | 4:08 | 18 | 18 | 127 | 0 |  | 0 |  | 600 | AR | 2021-12-21 05:23 | 2021-12-21 05:58 | 35 | 2021-12-21 05:22 | 37 |  |  |  |  | N |  |  |  | Y | [5 empty] | 135.79 | 41.62 | [20 empty] | 1.1 |  |  | 142.52 | 16.11 | A | [9 empty] | 113 | 0 | 1809 | 0 | 0 | 184 | 0 | 750 | 0 | 552 | 0 | 0 | 98 | 15
2021-12-20 | A68768 | 1 | 중탄소 | SMN443H | 잔강최소화전 | Al 탈산 | B | 38 | 20 | 52300 | 71.62 | C | C | A |  | 1 | 1 |  | 1530 | 1554 | 5000 |  |  | 5000 | 63.19 | 14 | 79128 | 1605 |  | Y | 37 | 19 | [7 empty] | 양성호 | 2 | [6 empty] | 100.6 | 13-1 | 178.92 | 0 | A |  | 1605 | 3 | 0.17 | 1561 | 1.29 | 70 | 28 | 260 | 4:20 | 18 | 21 | 128 | 0 |  | 0 |  | 400 | AR | 2021-12-21 06:24 | 2021-12-21 07:06 | 42 | 2021-12-21 06:23 | 43 | [14 empty] | 127.29 | 55.99 | [20 empty] | 1.02 |  |  | 143.78 | 16.11 | A | [9 empty] | 95 | 0 | 1613 | 71 | 0 | 191 | 0 | 747 | 0 | 555 | 0 | 0 | 98 | 57
2021-12-21 | A68769 | 1 | 중탄소 | SCR440HF | 잔강최소화 | Al 탈산 | B | 32 | 41 | 52200 | 70.82 | A | A | A |  | 1 | 1 |  | 1530 | 1567 | 5300 |  |  | 5300 | 56.05 | 12 | 94560 | 1621 |  | Y | 41 | 30 | [7 empty] | 조관훈 | 2 |  |  |  |  | Y |  | 100.8 | 12-7 | 150.92 | 0 | A |  | 1621 | 3 | 0.17 | 1575 | 1.53 | 80 | 26 | 254 | 4:14 | 15 | 16 | 129 | 0 |  | 0 |  | 600 | AR | 2021-12-21 07:26 | 2021-12-21 08:26 | 60 | 2021-12-21 07:26 | 60 | [14 empty] | 86.29 | 59.77 | [23 empty] | 145.03 | 16.11 | A | [9 empty] | 1423 | 45 | 837 | 0 | 0 | 158 | 0 | 496 | 0 | 400 | 0 | 0 | 0 | 35
2021-12-21 | A68770 | 1 | 중탄소 | SCR440HF |  | Al 탈산 | B | 16 | 23 | 54500 | 72.65 | A | A | A |  | 1 | 1 |  | 1530 | 1560 | 5700 |  |  | 5700 | 58.17 | 13 | 97985 | 1620 |  | Y | 41 | 34 | [7 empty] | 조관훈 | 2 |  |  |  |  | Y |  | 100.85 | 13-1 | 138.03 | 0 | A |  | 1620 | 3 | 0.19 | 1583 | 1.23 | 88 | 39 | 261 | 4:21 | 15 | 16 | 130 | 0 |  | 0 |  | 600 | AR | 2021-12-21 08:33 | 2021-12-21 09:27 | 54 | 2021-12-21 08:31 | 56 | [14 empty] | 123.33 | 61.33 | [23 empty] | 1.91 | 0 | A | [9 empty] | 1288 | 37 | 0 | 9 | 0 | 184 | 0 | 499 | 0 | 448 | 0 | 0 | 66 | 9
2021-12-21 | A68771 | 1 | 중탄소 | SCR440HF |  | Al 탈산 | B | 18 | 49 | 51700 | 72.3 | A | A | A |  | 1 | 1 |  | 1530 | 1553 | 6200 |  |  | 6200 | 65.66 | 12 | 94431 | 1611 |  | Y | 42 | 35 | [7 empty] | 조관훈 | 2 |  |  |  |  | Y |  | 108.2 | 13-3 | 240.63 | 0 | A |  | 1611 | 3 | 0.19 | 1572 | 1.26 | 77 | 35 | 259 | 4:19 | 15 | 16 | 131 | 0 |  | 0 |  | 600 | AR | 2021-12-21 09:39 | 2021-12-21 10:30 | 51 | 2021-12-21 09:39 | 51 |  |  |  |  | N |  |  |  | Y | [5 empty] | 123.28 | 66.41 | [23 empty] | 87.92 | 0 | A | [9 empty] | 1535 | 22 | 836 | 0 | 0 | 196 | 0 | 792 | 0 | 400 | 0 | 0 | 141 | 38
2021-12-21 | A68772 | 1 | 중탄소 | SCR440HF | 연주종료 | Al 탈산 | B | 38 | 21 | 52200 | 64.4 | A | A | A |  | 1 | 1 |  | 1530 | 1566 | 4400 |  |  | 4400 | 50.65 | 15 | 86868 | 1602 |  | Y | 40 | 37 | [15 empty] | 89.7 | 11-9 | 180.95 | 0 | A |  | 1602 | 3 | 0.19 | 1561 | 1.64 | 66 | 26 | 273 | 4:33 | 15 | 16 | 132 | 0 |  | 0 |  | 600 | AR | 2021-12-21 10:50 | 2021-12-21 11:38 | 48 | 2021-12-21 10:50 | 48 |  |  |  |  | N |  |  |  | Y | [5 empty] | 120.86 | 24.54 | [23 empty] | 0.04 | 0 | A | [9 empty] | 1298 | 22 | 678 | 0 | 0 | 204 | 0 | 498 | 0 | 395 | 0 | 0 | 68 | 35 |  |  | 20
2021-12-21 | A68773 | 1 | 저탄소 | SCM415C2 |  | Al 탈산 | I | 16 | 24 | 54200 | 86.87 | C | C | C |  | 1 | 1 |  | 1545 | 1583 | 7300 |  |  | 7300 | 78.07 | 11 | 93500 | 1654 |  | INGOT | 45 | 38 | [7 empty] | 양성호 | [7 empty] | 97.35 | 12-7 | 199.95 | 0 | A |  | 1648 | 3 | 0.17 | 1605 | 1.05 | 89 |  | 265 | 4:25 | 20 | 21 | 1 | 0 |  | 0 |  | 900 | N2 | 2021-12-22 02:11 |  | 28 | 2021-12-22 02:10 | [15 empty] | 31.89 | 143.82 | [18 empty] | 0.9 |  |  |  |  | 19.46 | 0 | A | [9 empty] | 401 | 909 | 0 | 0 | 0 | 184 | 0 | 1291 | 0 | 754 | 0 | 0 | 0 | 0
2021-12-21 | A68774 | 1 | 저탄소 | SCM420C2 |  | Al 탈산 | I | 32 | 42 | 52700 | 83.32 | C | C | C |  | 1 | 1 |  | 1545 | 1558 | 6900 |  |  | 6900 | 74.68 | 12 | 92400 | 1653 |  | INGOT | 41 | 35 | [7 empty] | 양성호 | [7 empty] | 96.55 | 12-2 | 14.91 | 206.63 | A |  | 1638 | 3 | 0.18 | 1597 | 0.98 | 85 |  | 235 | 3:55 | 20 | 21 | 2 | 0 |  | 0 |  | 600 | N2 | 2021-12-22 03:17 |  | 29 | 2021-12-22 03:15 | [15 empty] | 181.99 | 51.21 | [18 empty] | 0.8 |  |  |  |  | 20.82 | 0 | A | [9 empty] | 932 | 254 | 141 | 14 | 0 | 188 | 0 | 990 | 0 | 763 | 0 | 0 | 0 | 32
2021-12-21 | A68775 | 1 | 중탄소 | AE4145MA2 |  | Al 탈산 | I | 38 | 22 | 52000 | 91.85 | C | C | C |  | 1 | 1 |  | 1545 | 1531 | 8700 |  |  | 8700 | 90.81 | 19 | 95800 | 1603 |  | INGOT | 52 | 44 | [7 empty] | 양성호 | [7 empty] | 105.35 | 13-6 | 352.73 | 0 | A |  | 1620 | 3 | 0.16 | 1567 | 1.36 | 81 |  | 243 | 4:03 | 20 | 20 | 3 | 0 |  | 0 |  | 300 | AR | 2021-12-22 04:49 |  | 28 | 2021-12-22 04:47 | [15 empty] | 104.24 | 82.2 | [18 empty] | 1 |  |  |  |  | 0.02 | 0 | B | [9 empty] | 1879 | 75 | 1339 | 86 | 0 | 199 | 0 | 749 | 0 | 553 | 0 | 0 | 98 | 41 |  |  | 21
2021-12-21 | A68776 | 1 | 저탄소 | SCM420C2 |  | Al 탈산 | I | 16 | 25 | 54400 | 87.73 | C | C | C |  | 1 | 1 |  | 1545 | 1535 | 7000 |  |  | 7000 | 80.46 | 15 | 87000 | 1639 | 362 | INGOT | 48 | 32 | [7 empty] | 양성호 |  |  |  | Y |  |  |  | 100.75 | 12-10 | 16.66 | 273.87 | A |  | 1635 | 3 | 0.17 | 1600 | 0.88 | 88 |  | 247 | 4:07 | 20 | 20 | 4 | 0 |  | 0 |  | 500 | N2 | 2021-12-22 05:48 |  | 48 | 2021-12-22 05:48 | [5 empty] | Y |  |  |  | Y | [5 empty] | 0 | 191.93 | [18 empty] | 1.3 |  |  |  |  | 1.52 | 0 | A | [9 empty] | 1041 | 168 | 144 | 0 | 0 | 180 | 0 | 698 | 0 | 399 | 0 | 0 | 0 | 0
2021-12-21 | A68777 | 1 | 저탄소 | SBC90B3 | 연주시작 | Al 탈산 | B | 32 | 43 | 52600 | 106.87 | C | A | A |  | 1 | 1 |  | 1540 | 1546 | 8600 |  |  | 8600 | 87.85 | 12 | 97896 | 1648 |  | Y | 52 | 42 | [7 empty] | 양성호 | 2 | [6 empty] | 99.95 | 12-5 | 269.77 | 0 | A |  | 1627 | 3 | 0.19 | 1590 | 0.69 | 89 | 37 | 240 | 4:00 | 18 | 20 | 5 | 0 |  | 0 |  | 600 | AR | 2021-12-22 07:13 | 2021-12-22 07:31 | 18 | 2021-12-22 07:11 | 20 |  |  |  |  | Y |  |  |  | Y | [5 empty] | 112.6 | 156.69 | [19 empty] | 1.89 |  |  |  | 0.61 | 0 | B | [9 empty] | 1383 | 0 | 0 | 398 | 0 | 185 | 0 | 647 | 0 | 420 | 0 | 0 | 0 | 0 |  |  | 33 |  | 1
2021-12-22 | A68778 | 1 | 저탄소 | SBC90B3 |  | Al 탈산 | B | 18 | 50 | 51100 | 93.42 | A | A | A |  | 1 | 1 |  | 1540 | 1546 | 9200 |  |  | 9200 | 93.98 | 12 | 97896 | 1642 |  | Y | 56 | 45 |  |  | A68776 |  |  |  |  | 조관훈 | 2 |  |  |  |  | N |  | 104.5 | 12-9 | 402.79 | 0 | A |  | 1621 | 3 | 0.17 | 1582 | 1.18 | 81 | 30 | 235 | 3:55 | 18 | 18 | 6 | 0 |  | 0 |  | 400 | AR | 2021-12-22 08:13 | 2021-12-22 08:34 | 20 | 2021-12-22 08:09 | 25 | [8 empty] | Y | [5 empty] | 88.92 | 63.17 | [20 empty] | 0.78 |  |  | 0.98 | 0 | B | [9 empty] | 1414 | 28 | 0 | 656 | 0 | 215 | 0 | 496 | 0 | 402 | 0 | 0 | 67 | 8 |  |  | 33
2021-12-22 | A68779 | 1 | 저탄소 | SBC90B3 |  | Al 탈산 | B | 38 | 23 | 52200 | 100.78 | A | A | A |  | 1 | 1 |  | 1540 | 1524 | 9500 |  |  | 9500 | 97.04 | 12 | 97896 | 1617 |  | Y | 59 | 49 | [7 empty] | 조관훈 | 1 |  |  |  |  | Y |  | 102.25 | 13-2 | 258.91 | 0 | A |  | 1617 | 3 | 0.17 | 1570 | 1.42 | 69 | 25 | 240 | 4:00 | 18 | 19 | 7 | 0 |  | 0 |  | 600 | AR | 2021-12-22 09:25 | 2021-12-22 09:44 | 19 | 2021-12-22 09:16 | 29 |  |  |  |  | Y | [9 empty] | 2.75 | 600 | [20 empty] | 0.68 |  |  | 0.85 | 0 | A | [9 empty] | 1428 | 45 | 0 | 244 | 0 | 215 | 0 | 1519 | 0 | 921 | 0 | 0 | 146 | 0 |  |  | 33
2021-12-22 | A68780 | 1 | 저탄소 | SBC90B3 |  | Al 탈산 | B | 16 | 26 | 54200 | 89.28 | A | A | A |  | 1 | 1 |  | 1540 | 1536 | 7500 |  |  | 7500 | 76.61 | 12 | 97896 | 1621 |  | Y | 52 | 37 | [7 empty] | 조관훈 | 2 |  |  |  |  | Y |  | 98.2 | 12-7 | 247.32 | 0 | A |  | 1621 | 3 | 0.18 | 1579 | 1.17 | 78 | 31 | 213 | 3:33 | 18 | 18 | 8 | 0 |  | 0 |  | 550 | AR | 2021-12-22 10:25 | 2021-12-22 10:52 | 28 | 2021-12-22 10:23 | 30 | [8 empty] | Y | [5 empty] | 111.42 | 79.77 | [20 empty] | 0.57 |  |  | 0.59 | 0 | A | [9 empty] | 1434 | 0 | 0 | 478 | 0 | 253 | 0 | 751 | 0 | 438 | 0 | 0 | 74 | 15 |  |  | 24
2021-12-22 | A68781 | 1 | 저탄소 | SBC90B3 |  | Al 탈산 | B | 32 | 44 | 52100 | 79.4 | A | A | A |  | 1 | 1 |  | 1540 | 1578 | 6200 |  |  | 6200 | 63.33 | 12 | 97896 | 1631 |  | Y | 42 | 36 | [7 empty] | 조관훈 | 2 |  |  |  |  | Y |  | 103.85 | 12-9 | 222.99 | 0 | A |  | 1613 | 3 | 0.18 | 1577 | 0.97 | 76 | 31 | 245 | 4:05 | 18 | 18 | 9 | 0 |  | 0 |  | 550 | AR | 2021-12-22 11:18 | 2021-12-22 11:57 | 39 | 2021-12-22 11:17 | 40 |  |  |  |  | Y |  |  |  | Y | [5 empty] | 113.83 | 80.7 | [20 empty] | 0.65 |  |  | 17.36 | 0 | B | [9 empty] | 1451 | 21 | 0 | 412 | 0 | 277 | 0 | 760 | 0 | 419 | 0 | 0 | 48 | 14 |  |  | 48
2021-12-22 | A68782 | 1 | 저탄소 | SBC90B3 |  | Al 탈산 | B | 18 | 51 | 51100 | 83.1 | A | A | A |  | 1 | 1 |  | 1540 | 1542 | 7500 |  |  | 7500 | 78.52 | 12 | 95520 | 1596 |  | Y | 47 | 43 | [7 empty] | 조관훈 | 2 |  |  |  |  | Y |  | 102.25 | 12-6 | 354.64 | 0 | A |  | 1596 | 3 | 0.17 | 1561 | 1.03 | 60 | 19 | 164 | 2:44 | 18 | 19 | 10 | 0 |  | 0 |  | 300 | AR | 2021-12-22 12:29 | 2021-12-22 13:05 | 36 | 2021-12-22 12:27 | 38 |  |  |  |  | Y |  |  |  | Y | [5 empty] | 67.36 | 69.04 | [20 empty] | 0.59 |  |  | 1.03 | 0 | A | [9 empty] | 1130 | 306 | 0 | 376 | 0 | 243 | 0 | 899 | 0 | 782 | 0 | 0 | 125 | 12 |  |  | 30
2021-12-22 | A68783 | 1 | 저탄소 | SBC90B2 |  | Al 탈산 | B | 38 | 24 | 52100 | 78.18 | A | A | A |  | 1 | 1 |  | 1540 | 1540 | 7100 |  |  | 7100 | 74.33 | 12 | 95520 | 1609 |  | Y | 43 | 36 | [7 empty] | 조관훈 | 2 |  |  |  |  | Y |  | 102.5 | 13-2 | 229.14 | 0 | A |  | 1609 | 3 | 0.18 | 1569 | 1.21 | 68 | 22 | 239 | 3:59 | 18 | 18 | 11 | 0 |  | 0 |  | 500 | AR | 2021-12-22 13:25 | 2021-12-22 14:08 | 43 | 2021-12-22 13:23 | 45 | [8 empty] | Y | [5 empty] | 98.11 | 62.38 | [20 empty] | 0.45 |  |  | 1.39 | 0 | A | [9 empty] | 1201 | 230 | 0 | 363 | 0 | 220 | 0 | 698 | 0 | 643 | 0 | 0 | 78 | 5 |  |  | 30
2021-12-22 | A68784 | 1 | 저탄소 | SBC90B2 | TUNDISH교체전 | Al 탈산 | B | 16 | 27 | 53900 | 77.25 | A | A | B |  | 1 | 1 |  | 1540 | 1538 | 7300 |  |  | 7300 | 73.52 | 14 | 99293 | 1612 |  | Y | 43 | 37 | [7 empty] | 조관훈 | 2 |  |  |  |  | Y |  | 99.5 | 12-8 | 224.74 | 0 | A |  | 1612 | 3 | 0.17 | 1576 | 1.06 | 75 | 29 | 243 | 4:03 | 18 | 18 | 12 | 0 |  | 0 |  | 370 | AR | 2021-12-22 14:22 | 2021-12-22 15:03 | 42 | 2021-12-22 14:20 | 43 |  |  |  |  | N |  |  |  | Y | [5 empty] | 83.9 | 54.26 | [20 empty] | 0.36 |  |  | 2.83 | 0 | B | [9 empty] | 1390 | 138 | 0 | 594 | 0 | 233 | 0 | 645 | 0 | 512 | 0 | 0 | 68 | 0
2021-12-22 | A68785 | 1 | 중탄소 | SM45CRT | TUNDISH교체 | Al 탈산 | B | 32 | 45 | 52100 | 91.5 | A | B | B |  | 1 | 1 |  | 1530 | 1539 | 5700 |  |  | 5700 | 60.11 | 12 | 94830 | 1629 |  | Y | 35 | 27 | [7 empty] | 김형철 | 2 | [6 empty] | 96.55 | 12-2 | 0 | 137.32 | A |  | 1639 | 3 | 0.16 | 1589 | 0.91 | 94 | 36 | 253 | 4:13 | 15 | 20 | 13 | 0 |  | 0 |  | 370 | N2 | 2021-12-22 15:31 | 2021-12-22 16:24 | 53 | 2021-12-22 15:29 | 55 |  |  |  |  | Y |  |  |  | Y | [5 empty] | 0 | 250.31 | [19 empty] | 1.9 |  |  |  | 6.03 | 0 | A | [9 empty] | 0 | 0 | 0 | 0 | 0 | 136 | 0 | 497 | 0 | 398 | 0 | 0 | 0 | 30 |  |  | 9 |  | 1
2021-12-22 | A68786 | 1 | 중탄소 | SM45CRT |  | Al 탈산 | B | 18 | 52 | 51100 | 90.93 | B | B | B |  | 1 | 1 |  | 1530 | 1546 | 5500 |  |  | 5500 | 58.18 | 12 | 94536 | 1627 |  | Y | 39 | 26 | [7 empty] | 김형철 | 2 |  |  | Y |  |  |  | 101.4 | 12-5 | 0 | 200.22 | A |  | 1619 | 3 | 0.17 | 1571 | 0.94 | 76 | 32 | 266 | 4:26 | 15 | 15 | 14 | 0 |  | 0 |  | 400 | N2 | 2021-12-22 16:42 | 2021-12-22 17:24 | 42 | 2021-12-22 16:40 | 44 |  |  |  |  | Y |  |  |  | Y | [5 empty] | 0 | 240.3 | [23 empty] | 0.12 | 0 | A | [9 empty] | 0 | 0 | 0 | 14 | 0 | 144 | 0 | 496 | 0 | 398 | 0 | 0 | 0 | 25
2021-12-22 | A68787 | 1 | 중탄소 | SM45CRT |  | Al 탈산 | B | 38 | 25 | 51700 | 75.93 | B | B | B |  | 1 | 1 |  | 1530 | 1570 | 4300 |  |  | 4300 | 45.49 | 12 | 94536 | 1599 |  | Y | 38 | 25 | [7 empty] | 김형철 | 2 | [6 empty] | 97.65 | 12-7 | 0 | 190.38 | A |  | 1596 | 3 | 0.16 | 1565 | 0.84 | 70 | 22 | 245 | 4:05 | 15 | 15 | 15 | 0 |  | 0 |  | 400 | N2 | 2021-12-22 17:35 | 2021-12-22 18:29 | 54 | 2021-12-22 17:32 | 56 |  |  |  |  | Y |  |  |  | Y | [5 empty] | 0 | 170.79 | [23 empty] | 0.01 | 0 | A | [9 empty] | 0 | 0 | 0 | 21 | 0 | 164 | 0 | 718 | 0 | 504 | 0 | 0 | 0 | 21 |  |  | 4
2021-12-22 | A68788 | 1 | 중탄소 | SM45CRT |  | Al 탈산 | B | 16 | 28 | 53700 | 71.37 | B | B | B |  | 1 | 1 |  | 1530 | 1541 | 4900 |  |  | 4900 | 51.83 | 12 | 94536 | 1608 |  | Y | 31 | 26 | [7 empty] | 김형철 | 2 | [6 empty] | 102.75 | 13-2 | 0 | 107.29 | A |  | 1589 | 3 | 0.16 | 1562 | 0.68 | 67 | 21 | 270 | 4:30 | 15 | 15 | 16 | 0 |  | 0 |  | 400 | N2 | 2021-12-22 18:42 | 2021-12-22 19:28 | 46 | 2021-12-22 18:40 | 47 |  |  |  |  | Y |  |  |  | Y | [5 empty] | 0 | 185.78 | [23 empty] | 47.16 | 0 | A | [9 empty] | 0 | 0 | 0 | 0 | 0 | 137 | 0 | 650 | 0 | 503 | 0 | 0 | 0 | 11
2021-12-22 | A68789 | 1 | 중탄소 | SM45CRT |  | Al 탈산 | B | 32 | 46 | 52000 | 71 | B | B | B |  | 1 | 1 |  | 1530 | 1544 | 5000 |  |  | 5000 | 52.15 | 12 | 95880 | 1615 |  | Y | 32 | 26 | [7 empty] | 김형철 | 2 | [6 empty] | 102.9 | 12-8 | 0 | 183.56 | A |  | 1615 | 3 | 0.16 | 1573 | 1.08 | 78 | 31 | 258 | 4:18 | 15 | 15 | 17 | 0 |  | 0 |  | 400 | N2 | 2021-12-22 19:38 | 2021-12-22 20:28 | 50 | 2021-12-22 19:37 | 51 |  |  |  |  | Y |  |  |  | Y | [5 empty] | 0 | 180.54 | [23 empty] | 54.83 | 0 | A | [9 empty] | 0 | 0 | 0 | 0 | 0 | 155 | 0 | 603 | 0 | 469 | 0 | 0 | 0 | 23
2021-12-22 | A68790 | 1 | 중탄소 | SM45CB |  | Si 탈산 | B | 18 | 53 | 50700 | 76.9 | B | B | B |  | 1 | 1 |  | 1530 | 1524 | 6000 |  |  | 6000 | 61.3 | 12 | 97875 | 1608 |  | Y | 36 | 31 | [7 empty] | 김형철 | 2 | [6 empty] | 103.1 | 12-7 | 0 | 193.97 | A |  | 1608 | 3 | 0.16 | 1563 | 1.13 | 70 | 28 | 309 | 5:09 | 14 | 14 | 18 | 0 |  | 0 |  | 400 | N2 | 2021-12-22 20:54 | 2021-12-22 21:33 | 38 | 2021-12-22 20:53 | 40 |  |  |  |  | N |  |  |  | Y | [5 empty] | 0 | 183.9 | [23 empty] | 56.28 | 0 | A | [9 empty] | 0 | 0 | 0 | 22 | 0 | 108 | 0 | 797 | 0 | 597 | 0 | 0 | 42 | 24
2021-12-22 | A68791 | 1 | 중탄소 | SM45CB |  | Si 탈산 | B | 38 | 26 | 51600 | 66.47 | B | B | B |  | 1 | 1 |  | 1530 | 1538 | 4900 |  |  | 4900 | 49.83 | 12 | 98340 | 1611 |  | Y | 31 | 26 | [7 empty] | 김형철 | 2 | [6 empty] | 99.05 | 12-8 | 0 | 184.98 | A |  | 1602 | 3 | 0.16 | 1570 | 0.89 | 77 | 30 | 248 | 4:08 | 14 | 15 | 19 | 0 |  | 0 |  | 400 | N2 | 2021-12-22 21:42 | 2021-12-22 22:36 | 54 | 2021-12-22 21:42 | 54 |  |  |  |  | N |  |  |  | Y | [5 empty] | 0 | 166.16 | [23 empty] | 58.11 | 0 | A | [9 empty] | 0 | 0 | 0 | 0 | 0 | 99 | 0 | 499 | 0 | 398 | 0 | 0 | 0 | 55
2021-12-22 | A68792 | 1 | 중탄소 | SM45CB |  | Si 탈산 | B | 16 | 29 | 54100 | 64.32 | B | D | D |  | 1 | 1 |  | 1530 | 1528 | 5400 |  |  | 5400 | 55.08 | 12 | 98034 | 1593 |  | Y | 40 | 26 | [7 empty] | 김형철 | 2 | [6 empty] | 101.4 | 12-10 | 0 | 132.08 | A |  | 1593 | 3 | 0.17 | 1566 | 1.08 | 73 | 27 | 243 | 4:03 | 14 | 14 | 20 | 0 |  | 0 |  | 400 | N2 | 2021-12-22 22:44 | 2021-12-22 23:37 | 52 | 2021-12-22 22:44 | 53 |  |  |  |  | N |  |  |  | Y | [5 empty] | 0 | 111.41 | [23 empty] | 59.32 | 0 | A | [9 empty] | 0 | 0 | 0 | 20 | 0 | 119 | 0 | 695 | 0 | 398 | 0 | 0 | 75 | 20
2021-12-22 | A68793 | 1 | 중탄소 | SM45CB |  | Si 탈산 | B | 32 | 47 | 51900 | 77.03 | D | D | D |  | 1 | 1 |  | 1530 | 1571 | 4200 |  |  | 4200 | 29.39 | 20 | 142882 | 1602 |  | Y | 42 | 22 | [7 empty] | 김덕진 | 2 |  |  |  |  | Y |  | 100.65 | 12-5 | 0 | 147.72 | A |  | 1596 | 3 | 0.17 | 1560 | 1.03 | 67 | 24 | 259 | 4:19 | 14 | 15 | 21 | 0 |  | 0 |  | 400 | N2 | 2021-12-22 23:55 | 2021-12-23 00:40 | 44 | 2021-12-22 23:55 | 45 |  |  |  |  | N |  |  |  | Y | [5 empty] | 0 | 163.37 | [23 empty] | 60.71 | 0 | A | [9 empty] | 0 | 0 | 0 | 24 | 0 | 160 | 0 | 652 | 0 | 394 | 0 | 0 | 52 | 14
2021-12-22 | A68794 | 1 | 중탄소 | SM45C |  | Si 탈산 | B | 18 | 54 | 50600 | 72.4 | D | D | D |  | 1 | 1 |  | 1530 | 1564 | 4100 |  |  | 4100 | 89.23 | 6 | 45948 | 1606 |  | Y | 41 | 20 | [7 empty] | 김덕진 | 2 | [8 empty] | 0 | 179.99 | A |  | 1606 | 3 | 0.17 | 1561 | 1.41 | 68 | 22 | 253 | 4:13 | 15 | 15 | 22 | 0 |  | 0 |  | 400 | N2 | 2021-12-23 00:55 | 2021-12-23 01:48 | 53 | 2021-12-23 00:54 | 54 |  |  |  |  | N |  |  |  | Y | [5 empty] | 0 | 146.27 | [23 empty] | 61.86 | 0 | A | [9 empty] | 0 | 0 | 0 | 0 | 0 | 143 | 0 | 591 | 0 | 295 | 0 | 0 | 0 | 10
2021-12-22 | A68795 | 1 | 중탄소 | SM45C |  | Si 탈산 | B | 38 | 27 | 51600 | 64.4 | D | D | D |  | 1 | 1 |  | 1530 | 1570 | 3800 |  |  | 3800 | 24.11 | 20 | 157616 | 1601 | 718 | Y | 41 | 19 | [7 empty] | 김덕진 | 2 |  |  |  |  | Y |  |  |  | 0 | 145.76 | A |  | 1601 | 3 | 0.16 | 1571 | 1.36 | 78 | 24 | 249 | 4:09 | 15 | 15 | 23 | 0 |  | 0 |  | 300 | N2 | 2021-12-23 01:46 | 2021-12-23 02:53 | 66 | 2021-12-23 01:45 | 68 |  |  |  |  | N |  |  |  | Y | [5 empty] | 0 | 77.52 | [23 empty] | 62.84 | 0 | A | [9 empty] | 0 | 0 | 0 | 0 | 0 | 129 | 0 | 499 | 0 | 299 | 0 | 0 | 0 | 20
2021-12-22 | A68796 | 1 | 중탄소 | SM45CR2 |  | Si 탈산 | B | 16 | 30 | 53600 | 64.37 | D | D | D |  | 1 | 1 |  | 1530 | 1532 | 5500 |  |  | 5500 | 113.05 | 6 | 48651 | 1610 |  | Y | 42 | 29 | [7 empty] | 김덕진 | 2 |  |  |  |  | Y |  | 98.4 | 12-7 | 0 | 195.57 | A |  | 1610 | 3 | 0.17 | 1571 | 1.7 | 77 | 30 | 255 | 4:15 | 15 | 15 | 24 | 0 |  | 0 |  | 999 | N2 | 2021-12-23 02:59 | 2021-12-23 03:59 | 60 | 2021-12-23 02:58 | 60 |  |  |  |  | Y |  |  |  | Y | [5 empty] | 0 | 108.33 | [23 empty] | 64.24 | 0 | A | [9 empty] | 47 | 0 | 0 | 0 | 0 | 122 | 0 | 593 | 0 | 397 | 0 | 0 | 0 | 22
2021-12-22 | A68797 | 1 | 중탄소 | SM45CR2 |  | Si 탈산 | B | 32 | 48 | 51600 | 68.8 | D | D | D |  | 1 | 1 |  | 1530 | 1563 | 5000 |  |  | 5000 | 52.95 | 12 | 94430 | 1594 |  | Y | 40 | 24 | [7 empty] | 김덕진 | 2 |  |  |  |  | Y |  | 97.7 | 12-2 | 0 | 156.07 | A |  | 1594 | 3 | 0.17 | 1562 | 1.1 | 68 | 31 | 292 | 4:52 | 15 | 15 | 25 | 0 |  | 0 |  | 999 | N2 | 2021-12-23 04:12 | 2021-12-23 05:03 | 51 | 2021-12-23 04:12 | 51 |  |  |  |  | Y |  |  |  | Y | [5 empty] | 0 | 152.68 | [23 empty] | 65.66 | 0 | A | [9 empty] | 65 | 0 | 0 | 14 | 0 | 120 | 0 | 740 | 0 | 546 | 0 | 0 | 121 | 26
2021-12-22 | A68798 | 1 | 중탄소 | SM45CR2 |  | Si 탈산 | B | 18 | 55 | 51200 | 61.8 | D | D | D |  | 1 | 1 |  | 1530 | 1546 | 5200 |  |  | 5200 | 53.1 | 12 | 97932 | 1605 |  | Y | 40 | 26 | [7 empty] | 김덕진 | 2 |  |  |  |  | Y |  |  |  | 0 | 173.11 | A |  | 1605 | 3 | 0.17 | 1560 | 2.05 | 66 | 24 | 289 | 4:49 | 15 | 16 | 26 | 0 |  | 0 |  | 999 | N2 | 2021-12-23 05:17 | 2021-12-23 06:07 | 50 | 2021-12-23 05:17 | 50 |  |  |  |  | Y |  |  |  | Y | [5 empty] | 0 | 111.07 | [23 empty] | 66.89 | 0 | A | [9 empty] | 77 | 0 | 0 | 0 | 0 | 121 | 0 | 744 | 0 | 548 | 0 | 0 | 107 | 36
2021-12-22 | A68799 | 1 | 중탄소 | SM45CR2 |  | Si 탈산 | B | 38 | 28 | 51500 | 86.58 | D | D | A |  | 1 | 1 |  | 1530 | 1553 | 5500 |  |  | 5500 | 61.93 | 13 | 88816 | 1641 |  | Y | 41 | 25 | [7 empty] | 김덕진 | 2 | [8 empty] | 0.01 | 160.05 | A |  | 1614 | 3 | 0.16 | 1573 | 0.91 | 79 | 37 | 354 | 5:54 | 15 | 18 | 27 | 0 |  | 0 |  | 999 | N2 | 2021-12-23 06:41 | 2021-12-23 07:11 | 30 | 2021-12-23 06:40 | 31 |  |  |  |  | Y |  |  |  | Y | [5 empty] | 0 | 278.55 | [23 empty] | 74.58 | 6.69 | B | [9 empty] | 0 | 0 | 0 | 0 | 0 | 146 | 0 | 650 | 0 | 492 | 0 | 0 | 65 | 30
2021-12-23 | A68800 | 1 | 중탄소 | SM45CR2 | TUNDISH교체전 | Si 탈산 | B | 16 | 31 | 54200 | 67.22 | A | A | A |  | 1 | 1 |  | 1530 | 1610 | 3500 |  |  | 3500 | 30.89 | 15 | 113322 | 1596 |  | Y | 41 | 21 |  |  | A68797 |  |  |  |  | 조관훈 | 2 |  |  | Y |  |  |  | 101.4 | 12-10 | 0 | 139.04 | A |  | 1596 | 3 | 0.17 | 1569 | 1.04 | 75 | 33 | 279 | 4:39 | 15 | 18 | 28 | 0 |  | 0 |  | 999 | N2 | 2021-12-23 07:32 | 2021-12-23 08:15 | 43 | 2021-12-23 07:32 | 43 |  |  |  |  | Y |  |  |  | Y | [5 empty] | 0 | 164.26 | [23 empty] | 74.58 | 7.69 | A | [9 empty] | 0 | 0 | 0 | 0 | 0 | 107 | 0 | 594 | 0 | 399 | 0 | 0 | 0 | 30
2021-12-23 | A68801 | 1 | 저탄소 | SBC90B2 | TUNDISH교체 | Al 탈산 | B | 32 | 49 | 52200 | 87.93 | A | A | A |  | 1 | 1 |  | 1540 | 1563 | 8900 |  |  | 8900 | 93.17 | 12 | 95520 | 1622 |  | Y | 54 | 44 |  |  | A68798 |  |  |  |  | 조관훈 | 2 |  |  | Y |  |  |  | 108.25 | 13-3 | 315.38 | 0 | A |  | 1628 | 3 | 0.16 | 1593 | 1.03 | 92 | 34 | 280 | 4:40 | 18 | 20 | 29 | 0 |  | 0 |  | 450 | AR | 2021-12-23 08:56 | 2021-12-23 09:46 | 50 | 2021-12-23 08:55 | 51 |  |  |  |  | Y |  |  |  | Y | [5 empty] | 120.04 | 39.06 | [19 empty] | 2.23 | 1.42 |  |  | 76.44 | 8.74 | B | [9 empty] | 1236 | 402 | 0 | 503 | 0 | 264 | 0 | 798 | 0 | 689 | 0 | 0 | 126 | 0 |  |  |  |  | 1
2021-12-23 | A68802 | 1 | 저탄소 | SBC90B2 |  | Al 탈산 | B | 18 | 56 | 51100 | 78.52 | A | A | A |  | 1 | 1 |  | 1540 | 1542 | 7900 |  |  | 7900 | 82.71 | 12 | 95520 | 1603 |  | Y | 49 | 39 |  |  | A68799 |  |  |  |  | 조관훈 | 2 |  | Y |  |  |  |  | 102.85 | 12-6 | 341.32 | 0 | A |  | 1603 | 3 | 0.16 | 1569 | 1.21 | 68 | 23 | 239 | 3:59 | 18 | 19 | 30 | 0 |  | 0 |  | 450 | AR | 2021-12-23 10:02 | 2021-12-23 10:49 | 47 | 2021-12-23 10:00 | 50 |  |  |  |  | N |  |  |  | Y | [5 empty] | 102.47 | 26.34 | [20 empty] | 0.81 |  |  | 78.14 | 8.74 | A | [9 empty] | 1396 | 220 | 0 | 398 | 0 | 207 | 0 | 1088 | 0 | 663 | 0 | 0 | 162 | 10
2021-12-23 | A68803 | 1 | 저탄소 | SBC90B2 |  | Al 탈산 | B | 30 | 59 | 51100 | 81.05 | A | A | A |  | 1 | 1 |  | 1540 | 1543 | 8100 |  |  | 8100 | 84.8 | 12 | 95520 | 1623 |  | Y | 44 | 38 |  |  | A68800 |  |  |  |  | 조관훈 | 2 |  | Y |  |  |  |  | 102.9 | 12-5 | 233.91 | 0 | A |  | 1623 | 3 | 0.16 | 1569 | 1.46 | 68 | 18 | 240 | 4:00 | 18 | 18 | 31 | 0 |  | 0 |  | 300 | AR | 2021-12-23 11:04 | 2021-12-23 11:47 | 43 | 2021-12-23 11:04 | 44 |  |  |  |  | N |  |  |  | Y | [5 empty] | 78.95 | 84.05 | [20 empty] | 0.83 |  |  | 80.73 | 8.74 | B | [9 empty] | 1150 | 370 | 0 | 450 | 0 | 189 | 0 | 992 | 0 | 691 | 0 | 0 | 125 | 6
2021-12-23 | A68804 | 1 | 저탄소 | SBC90B2 |  | Al 탈산 | B | 16 | 32 | 53800 | 86.05 | A | A | A |  | 1 | 1 |  | 1540 | 1573 | 7800 |  |  | 7800 | 81.66 | 12 | 95520 | 1599 |  | Y | 50 | 28 |  |  | A68801 |  |  |  |  | 조관훈 | 2 |  |  | Y |  |  |  | 113.95 | 14-3 | 288.41 | 0 | A |  | 1604 | 3 | 0.16 | 1570 | 1 | 69 | 23 | 244 | 4:04 | 18 | 18 | 32 | 0 |  | 0 |  | 300 | AR | 2021-12-23 12:06 | 2021-12-23 12:45 | 38 | 2021-12-23 12:05 | 40 |  |  |  |  | N |  |  |  | Y | [5 empty] | 67.19 | 68.24 | [20 empty] | 0.62 |  |  | 81.93 | 8.74 | A | [9 empty] | 1566 | 65 | 0 | 441 | 0 | 221 | 0 | 1096 | 0 | 792 | 0 | 0 | 123 | 13
2021-12-23 | A68805 | 1 | 저탄소 | SBC90B2 |  | Al 탈산 | B | 32 | 50 | 50500 | 77.15 | A | A | A |  | 1 | 1 |  | 1540 | 1535 | 8500 |  |  | 8500 | 76.27 | 14 | 111440 | 1605 |  | N | 47 | 40 |  |  | A68802 |  |  |  |  | 조관훈 | 2 |  |  | Y |  |  |  | 113.65 | 13-8 | 358.03 | 0 | A |  | 1605 | 3 | 0.17 | 1575 | 1.03 | 74 | 29 | 187 | 3:07 | 18 | 18 | 33 | 0 |  | 0 |  | 400 | AR | 2021-12-23 13:15 | 2021-12-23 13:49 | 34 | 2021-12-23 13:14 | 35 |  |  |  |  | N |  |  |  | Y | [5 empty] | 84.52 | 45.44 | [20 empty] | 0.63 |  |  | 84.19 | 8.74 | A | [9 empty] | 1509 | 30 | 0 | 378 | 0 | 222 | 0 | 1092 | 0 | 745 | 0 | 0 | 143 | 10
2021-12-23 | A68806 | 1 | 저탄소 | SBC90B2 |  | Al 탈산 | B | 18 | 57 | 50100 | 78.27 | A | A | B |  | 1 | 1 |  | 1540 | 1522 | 8100 |  |  | 8100 | 84.8 | 12 | 95520 | 1627 |  | Y | 46 | 38 |  |  | A68803 |  |  |  |  | 조관훈 | 2 |  | Y |  |  |  |  | 96.8 | 11-10 | 333.75 | 0 | A |  | 1621 | 3 | 0.17 | 1586 | 1.13 | 85 | 41 | 243 | 4:03 | 18 | 18 | 34 | 0 |  | 0 |  | 400 | AR | 2021-12-23 14:18 | 2021-12-23 14:52 | 35 | 2021-12-23 14:16 | 36 |  |  |  |  | N |  |  |  | Y | [5 empty] | 91.84 | 47.25 | [20 empty] | 0.37 |  |  | 89.76 | 8.74 | A | [9 empty] | 841 | 398 | 0 | 283 | 0 | 145 | 0 | 945 | 0 | 694 | 0 | 0 | 125 | 0
2021-12-23 | A68807 | 1 | 저탄소 | SBC90B2 |  | Al 탈산 | B | 30 | 60 | 50600 | 76.75 | A | B | B |  | 1 | 1 |  | 1540 | 1551 | 6900 |  |  | 6900 | 61.92 | 14 | 111440 | 1605 |  | Y | 47 | 36 | [7 empty] | 김형철 | 2 |  |  | Y |  |  |  | 104.35 | 12-6 | 195.11 | 0 | A |  | 1605 | 3 | 0.17 | 1573 | 1.1 | 72 | 33 | 240 | 4:00 | 18 | 18 | 35 | 0 |  | 0 |  | 400 | AR | 2021-12-23 15:17 | 2021-12-23 15:47 | 30 | 2021-12-23 15:16 | 31 |  |  |  |  | N |  |  |  | Y | [5 empty] | 90.36 | 36.36 | [20 empty] | 0.64 |  |  | 97.88 | 8.74 | B | [9 empty] | 948 | 466 | 0 | 644 | 0 | 199 | 0 | 758 | 0 | 497 | 0 | 0 | 8 | 42
2021-12-23 | A68808 | 1 | 저탄소 | SBC90B2 |  | Al 탈산 | B | 16 | 33 | 53800 | 77.28 | B | B | B |  | 1 | 1 |  | 1540 | 1533 | 7300 |  |  | 7300 | 45.85 | 20 | 159200 | 1605 |  | Y | 44 | 34 | [7 empty] | 김형철 | 2 |  |  | Y |  |  |  | 112.85 | 14-1 | 247.82 | 0 | A |  | 1605 | 3 | 0.16 | 1571 | 1.06 | 70 | 29 | 241 | 4:01 | 18 | 18 | 36 | 0 |  | 0 |  | 400 | AR | 2021-12-23 16:16 | 2021-12-23 16:52 | 36 | 2021-12-23 16:15 | 37 |  |  |  |  | N |  |  |  | Y | [5 empty] | 91.13 | 55.94 | [20 empty] | 0.51 |  |  | 106.45 | 8.74 | A | [9 empty] | 750 | 773 | 0 | 788 | 0 | 177 | 0 | 499 | 0 | 395 | 0 | 0 | 0 | 21
2021-12-23 | A68809 | 1 | 저탄소 | SBC90B3 |  | Al 탈산 | B | 32 | 51 | 51200 | 82.62 | B | B | B |  | 1 | 1 |  | 1540 | 1576 | 6000 |  |  | 6000 | 122.58 | 6 | 48948 | 1618 |  | Y | 46 | 31 | A68809번 물량 많아 4톤이월 | [6 empty] | 김형철 | 2 |  |  | Y |  |  |  | 109.95 | 13-4 | 196.23 | 0 | A |  | 1618 | 3 | 0.16 | 1578 | 1.14 | 77 | 33 | 254 | 4:14 | 18 | 18 | 37 | 0 |  | 0 |  | 400 | AR | 2021-12-23 17:20 | 2021-12-23 17:58 | 39 | 2021-12-23 17:18 | 41 |  |  |  |  | Y |  |  |  | Y | [5 empty] | 91.76 | 72.48 | [20 empty] | 0.5 |  |  | 0.03 | 0 | A |  |  | 5.394 | 30.498 | 51.871 | 0.115 | 9.616 | 1.7 | 1483.24 | 1576 | 0 | 0 | 1911 | 0 | 283 | 0 | 499 | 0 | 397 | 0 | 0 | 0 | 20 |  |  | 26
2021-12-23 | A68810 | 1 | 저탄소 | SBC90B3 | TUNDISH교체전 | Al 탈산 | B | 18 | 58 | 50700 | 75.4 | B | B | B |  | 1 | 1 |  | 1540 | 1544 | 7100 |  |  | 7100 | 69.97 | 14 | 101474 | 1627 |  | Y | 42 | 32 | [7 empty] | 김형철 | 2 | [6 empty] | 105.65 | 12-8 | 257.41 | 0 | A |  | 1627 | 3 | 0.17 | 1585 | 1.31 | 84 | 34 | 241 | 4:01 | 18 | 18 | 38 | 0 |  | 0 |  | 400 | AR | 2021-12-23 18:08 | 2021-12-23 19:04 | 55 | 2021-12-23 18:06 | 57 |  |  |  |  | N |  |  |  | Y | [5 empty] | 90.67 | 52.36 | [20 empty] | 0.69 |  |  | 0.1 | 0 | A |  |  | 3.657 | 32.039 | 52.057 | 0.136 | 14.234 | 1.624 | 1593.68 | 1002 | 483 | 0 | 1995 | 0 | 232 | 0 | 598 | 0 | 396 | 0 | 0 | 0 | 19 |  |  | 26
2021-12-23 | A68811 | 1 | 저탄소 | SNCM23HBQ | TUNDISH교체 | Al 탈산 | B | 30 | 61 | 50700 | 96.3 | B | B | B |  | 1 | 1 |  | 1540 | 1578 | 6900 |  |  | 6900 | 67.96 | 12 | 101532 | 1652 |  | Y | 46 | 39 | [7 empty] | 김형철 | 2 | [6 empty] | 101.5 | 12-3 | 0 | 254.7 | A |  | 1663 | 3 | 0.15 | 1598 | 1.33 | 93 | 33 | 297 | 4:57 | 25 | 33 | 39 | 0 |  | 0 |  | 700 | N2 | 2021-12-23 19:55 | 2021-12-23 20:33 | 38 | 2021-12-23 19:53 | 40 |  |  |  |  | Y |  |  |  | Y | [5 empty] | 0 | 284.33 | [19 empty] | 1.81 |  |  |  | 0 | 7.1 | A |  |  | 2.56 | 32.273 | 52.595 | 0.14 | 20.544 | 1.629 | 1739.04 | 0 | 629 | 0 | 653 | 0 | 195 | 0 | 597 | 0 | 399 | 0 | 0 | 0 | 75 |  |  |  |  | 1
2021-12-23 | A68812 | 1 | 저탄소 | SNCM23HBQ |  | Al 탈산 | B | 16 | 34 | 53800 | 107.53 | B | B | B |  | 1 | 1 |  | 1540 | 1585 | 6500 |  |  | 6500 | 64.02 | 12 | 101532 | 1639 |  | Y | 46 | 38 | [7 empty] | 김형철 | 2 | [6 empty] | 106.05 | 13-4 | 0 | 246.22 | A |  | 1641 | 3 | 0.15 | 1586 | 0.92 | 81 | 38 | 318 | 5:18 | 25 | 35 | 40 | 0 |  | 0 |  | 800 | N2 | 2021-12-23 21:18 | 2021-12-23 21:44 | 26 | 2021-12-23 21:16 | 28 |  |  |  |  | Y |  |  |  | Y | [5 empty] | 0 | 360.45 | [23 empty] | 0 | 7.54 | B |  |  | 2.2 | 32.452 | 53.126 | 0.165 | 24.148 | 1.637 | 1814.58 | 0 | 653 | 0 | 684 | 0 | 198 | 0 | 598 | 0 | 400 | 0 | 0 | 0 | 35
2021-12-23 | A68813 | 1 | 저탄소 | SNCM23HBQ |  | Al 탈산 | B | 32 | 52 | 51100 | 92.43 | B | B | D |  | 1 | 1 |  | 1540 | 1584 | 5800 |  |  | 5800 | 68.55 | 10 | 84610 | 1636 | 363 | Y | 49 | 35 | [7 empty] | 김형철 | 2 | [6 empty] | 104.9 | 12-9 | 0 | 279.63 | A |  | 1636 | 3 | 0.15 | 1592 | 1.05 | 87 | 43 | 301 | 5:01 | 25 | 31 | 41 | 0 |  | 0 |  | 999 | N2 | 2021-12-23 22:21 | 2021-12-23 22:54 | 33 | 2021-12-23 22:19 | 35 |  |  |  |  | Y |  |  |  | Y | [5 empty] | 0 | 250.08 | [23 empty] | 0 | 4.75 | A |  |  | 3.183 | 34.236 | 50.26 | 0.192 | 15.79 | 1.468 | 1455.08 | 0 | 587 | 0 | 665 | 0 | 145 | 0 | 299 | 0 | 397 | 0 | 0 | 0 | 28
2021-12-23 | A68814 | 1 | 저탄소 | SNCM23HBQ | 연주종료 | Al 탈산 | B | 18 | 59 | 50100 | 98.72 | D | D | D |  | 1 | 1 |  | 1540 | 1601 | 5000 |  |  | 5000 | 63.53 | 10 | 78702 | 1632 |  | Y | 46 | 27 | [7 empty] | 김덕진 |  |  |  | Y |  |  |  | 100.25 | 12-3 | 0 | 270.71 | A |  | 1632 | 3 | 0.15 | 1580 | 1.02 | 75 | 39 | 406 | 6:46 | 25 | 31 | 42 | 0 |  | 0 |  | 999 | N2 | 2021-12-23 23:45 | 2021-12-23 23:58 | 13 | 2021-12-23 23:43 | 15 |  |  |  |  | Y |  |  |  | Y | [5 empty] | 0 | 331.32 | [23 empty] | 0 | 21.38 | A |  |  | 3.839 | 34.114 | 49.151 | 0.458 | 12.803 | 1.44 | 1427.75 | 0 | 598 | 0 | 617 | 0 | 147 | 0 | 300 | 0 | 399 | 0 | 0 | 111 | 20 |  |  | 5
2021-12-23 | A68815 | 1 | 중탄소 | SCM440I |  | Al 탈산 | I | 30 | 62 | 50200 | 91.15 | D | D |  | D | 1 |  | 1 | 1545 | 1582 | 6500 |  |  | 6500 | 74.29 | 5 | 87500 | 1655 |  | INGOT | 44 | 31 | [7 empty] | 김덕진 |  |  | Y |  |  | N |  | 91.85 | 11-4 | 162.57 | 9.03 | A |  | 1655 | 1 | 0.46 | 1576 | 2.08 | 81 |  | 261 | 4:21 | 20 | 23 | 0 | 1 | 500 | 486.44 | 0 | 0 | AR | 2021-12-24 00:43 |  | 19 | 2021-12-24 00:32 | [5 empty] | Y | [7 empty] | 3 | 5 | 142.91 | 0 | [18 empty] | 0.6 |  |  |  |  | 0.13 | 0.13 | B | [9 empty] | 1117 | 0 | 0 | 35 | 0 | 79 | 0 | 407 | 0 | 207 | 0 | 0 | 0 | 0
2021-12-23 | A68816 | 1 | 저탄소 | SCM420HI |  | Al 탈산 | I | 16 | 35 | 53700 | 83.43 | D | D | D |  | 1 | 1 |  | 1545 | 1581 | 6100 |  |  | 6100 | 70.11 | 6 | 87000 | 1634 |  | INGOT | 44 | 29 | [7 empty] | 김덕진 | [7 empty] | 94.8 | 12-2 | 170.22 | 0 | A |  | 1636 | 3 | 0.17 | 1595 | 1.05 | 85 |  | 316 | 5:16 | 20 | 20 | 43 | 0 |  | 0 |  | 600 | AR | 2021-12-24 01:45 |  | 27 | 2021-12-24 01:45 | [5 empty] | Y |  |  |  | Y | [5 empty] | 130.35 | 78.33 | [18 empty] | 0.8 |  |  |  |  | 0.95 | 23.06 | A | [9 empty] | 1236 | 264 | 0 | 19 | 0 | 211 | 0 | 551 | 0 | 199 | 0 | 0 | 0 | 0
2021-12-23 | A68817 | 1 | 고탄소 | KWH1I |  | Al 탈산 | I | 32 | 53 | 51100 | 91.35 | D | D | D |  | 1 | 1 |  | 1545 | 1600 | 4000 |  |  | 4000 | 41.11 | 9 | 97300 | 1615 |  | INGOT | 44 | 41 | [7 empty] | 김덕진 |  |  |  | Y |  | N |  | 101.55 | 12-5 | 16.9 | 170.03 | A |  | 1621 | 3 | 0.16 | 1561 | 1.3 | 80 |  | 262 | 4:22 | 20 | 22 | 44 | 0 |  | 0 |  | 1200 | N2 | 2021-12-24 02:58 |  | 31 | 2021-12-24 02:57 | [5 empty] | Y |  |  |  | Y | [5 empty] | 0 | 311.5 | [18 empty] | 0.7 |  |  |  |  | 2.76 | 23.16 | B | [9 empty] | 0 | 0 | 0 | 0 | 0 | 178 | 0 | 494 | 0 | 255 | 0 | 0 | 138 | 69
2021-12-23 | A68818 | 1 | 저탄소 | SCM415C2 |  | Al 탈산 | I | 18 | 60 | 50200 | 96.2 | D | D |  | D | 1 |  | 1 | 1545 | 1562 | 7800 |  |  | 7800 | 95.59 | 17 | 81600 | 1671 |  | INGOT | 45 | 35 | [7 empty] | 김덕진 |  |  |  | Y |  |  |  | 91.45 | 11-4 | 0.77 | 197.73 | A |  | 1668 | 1 | 0.29 | 1595 | 1.56 | 79 |  | 274 | 4:34 | 20 | 21 | 0 | 2 | 60 | 275.84 | 0 | 0 | N2 | 2021-12-24 04:16 |  | 17 | 2021-12-24 04:06 | [5 empty] | Y | [7 empty] | 2 | 5 | 0 | 70.9 | [18 empty] | 0.6 |  |  |  |  | 0.24 | 0.24 | B | [9 empty] | 643 | 502 | 0 | 48 | 0 | 345 | 0 | 995 | 0 | 544 | 0 | 0 | 127 | 0
2021-12-23 | A68819 | 1 | 중탄소 | AE1541M7 | 연주시작 | Al 탈산 | B | 30 | 63 | 50700 | 87.08 | D | D | D |  | 1 | 1 |  | 1530 | 1631 | 5100 |  |  | 5100 | 51.23 | 12 | 99552 | 1641 |  | Y | 43 | 17 | [7 empty] | 김덕진 | 2 |  | Y |  |  |  |  | 100.1 | 12-2 | 173.78 | 2.91 | A |  | 1629 | 3 | 0.16 | 1586 | 0.98 | 93 | 42 | 307 | 5:07 | 20 | 20 | 45 | 0 |  | 0 |  | 600 | AR | 2021-12-24 05:19 | 2021-12-24 05:53 | 34 | 2021-12-24 05:19 | 34 |  |  |  |  | Y |  |  |  | Y | [5 empty] | 116.91 | 125.45 | [19 empty] | 1.76 |  |  |  | 3.79 | 25.35 | A | [9 empty] | 0 | 0 | 509 | 29 | 0 | 98 | 0 | 194 | 0 | 149 | 0 | 0 | 63 | 25 |  |  |  |  | 1
2021-12-23 | A68820 | 1 | 중탄소 | AE1541M7 |  | Al 탈산 | B | 16 | 36 | 54300 | 86.83 | D | D | A |  | 1 | 1 |  | 1530 | 1599 | 4000 |  |  | 4000 | 40.18 | 12 | 99552 | 1600 |  | Y | 41 | 21 | [7 empty] | 김덕진 | 2 |  |  | Y |  | N |  | 109.5 | 13-7 | 162.87 | 0 | A |  | 1600 | 3 | 0.16 | 1557 | 0.96 | 64 | 30 | 263 | 4:23 | 20 | 20 | 46 | 0 |  | 0 |  | 500 | AR | 2021-12-24 06:28 | 2021-12-24 06:57 | 29 | 2021-12-24 06:27 | 30 | [14 empty] | 114.84 | 116.49 | [23 empty] | 7.8 | 25.35 | B | [9 empty] | 0 | 0 | 609 | 35 | 0 | 193 | 0 | 473 | 0 | 199 | 0 | 0 | 0 | 25
2021-12-23 | A68821 | 1 | 중탄소 | AE1541M7 |  | Al 탈산 | B | 18 | 61 | 50800 | 72.55 | D | A | A |  | 1 | 1 |  | 1530 | 1557 | 4900 |  |  | 4900 | 49.22 | 12 | 99552 | 1599 |  | Y | 42 | 28 | [15 empty] | 97.1 | 11-9 | 214.89 | 0 | A |  | 1599 | 3 | 0.17 | 1568 | 1 | 75 | 26 | 263 | 4:23 | 20 | 20 | 47 | 0 |  | 0 |  | 500 | AR | 2021-12-24 07:08 | 2021-12-24 08:05 | 57 | 2021-12-24 07:08 | 58 | [14 empty] | 119.12 | 30.68 | [23 empty] | 8.62 | 25.35 | A | [9 empty] | 0 | 0 | 832 | 51 | 0 | 187 | 0 | 497 | 0 | 296 | 0 | 0 | 0 | 25
2021-12-24 | A68822 | 1 | 중탄소 | AE1541M7 | 연주종료 | Al 탈산 | B | 32 | 54 | 51600 | 73.22 | A | A | A |  | 1 | 1 |  | 1530 | 1562 | 6200 |  |  | 6200 | 65.21 | 12 | 95071 | 1615 |  | Y | 40 | 36 | [7 empty] | 조관훈 | 2 |  |  |  |  | Y |  | 102.8 | 12-6 | 220.07 | 0 | A |  | 1615 | 3 | 0.16 | 1575 | 1.25 | 82 | 26 | 255 | 4:15 | 20 | 21 | 48 | 0 |  | 0 |  | 600 | AR | 2021-12-24 08:08 | 2021-12-24 09:06 | 58 | 2021-12-24 08:07 | 59 | [14 empty] | 121.13 | 38.24 | [23 empty] | 10.92 | 25.35 | A | [9 empty] | 0 | 0 | 455 | 29 | 0 | 146 | 0 | 793 | 0 | 392 | 0 | 0 | 67 | 10
2021-12-31 | A68823 | 1 | 중탄소 | SM45CB | 연주시작 | Si 탈산 | B | 33 | 56 | 54200 | 301.65 | C | C | C |  | 1 | 1 |  | 1530 | 1576 | 14600 |  |  | 14600 | 158.39 | 13 | 92180 | 1631 | 357 | Y | 207 | 0 | [7 empty] | 양성호 | 2 | [6 empty] | 98.35 | 12-1 | 0 | 0 | A |  | 1651 | 3 | 0.26 | 1585 | 0.85 | 92 | 38 | 214 | 3:34 | 14 | 20 | 1 | 0 |  | 0 |  | 850 | N2 | 2021-12-31 11:49 | 2021-12-31 12:09 | 20 | 2021-12-31 11:33 | 36 |  |  |  |  | N |  |  |  | N | [5 empty] | 0 | 473.4 | [19 empty] | 2.08 |  |  |  | 357.88 | 0 | A | [9 empty] | 0 | 0 | 679 | 55 | 0 | 127 | 0 | 1589 | 0 | 600 | 0 | 0 | 241 | 30 |  |  |  |  | 1
2021-12-31 | A68824 | 1 | 중탄소 | SM45CB |  | Si 탈산 | B | 6 | 69 | 50800 | 107.65 | C | C |  | C | 1 |  | 1 | 1530 | 1586 | 9800 |  |  | 9800 | 99.2 | 13 | 98786 | 1626 |  | Y | 43 | 38 | [7 empty] | 양성호 | 2 | [6 empty] | 97.05 | 11-8 | 0 | 223.05 | A |  | 1604 | 1 | 0.3 | 1595 | -0.78 | 102 | 22 | 202 | 3:22 | 14 | 15 | 0 | 3 |  | 52.92 | 0 | 0 | N2 | 2021-12-31 12:49 | 2021-12-31 13:13 | 24 | 2021-12-31 12:20 | 53 |  |  |  |  | N | [7 empty] | 2 |  | 0 | 4.93 | 장시간 대기래들 | [22 empty] | 3.96 | 3.96 | A | [9 empty] | 0 | 0 | 631 | 21 | 0 | 175 | 0 | 966 | 0 | 649 | 0 | 0 | 75 | 13
2021-12-31 | A68825 | 1 | 중탄소 | SM45CB |  | Si 탈산 | B | 35 | 2 | 54800 | 93.83 | C | C |  | C | 1 |  | 1 | 1530 | 1626 | 6200 |  |  | 6200 | 63.36 | 12 | 97856 | 1632 | 353 | Y | 41 | 31 | [7 empty] | 양성호 | 2 | [6 empty] | 99.3 | 13-4 | 0 | 226 | A |  | 1626 | 1 | 0.3 | 1570 | 1.6 | 77 | 24 | 399 | 6:39 | 14 | 15 | 0 | 4 | 80 | 58.74 | 0 | 0 | N2 | 2021-12-31 13:38 | 2021-12-31 14:13 | 35 | 2021-12-31 13:20 | 53 |  |  |  |  | N | [9 empty] | 0 | 16.22 | [23 empty] | 0 | 0 | A | [9 empty] | 0 | 0 | 548 | 20 | 0 | 186 | 0 | 949 | 0 | 596 | 0 | 0 | 84 | 32
2021-12-31 | A68826 | 1 | 중탄소 | SM45CB |  | Si 탈산 | B | 5 | 1 | 53800 | 96.82 | C | C |  | D | 1 |  | 1 | 1530 | 1557 | 7800 |  |  | 7800 | 81.45 | 12 | 95768 | 1631 |  | Y | 50 | 41 | [7 empty] | 양성호 | 2 | [8 empty] | 1.91 | 176.56 | A |  | 1658 | 1 | 0.24 | 1582 | 2 | 89 | 29 | 293 | 4:53 | 14 | 20 | 0 | 5 |  | 150.02 | 0 | 0 | N2 | 2021-12-31 14:41 | 2021-12-31 15:12 | 31 | 2021-12-31 14:32 | 41 |  |  |  |  | N | [8 empty] | 4 | 0 | 44.17 | [23 empty] | 0 | 0 | A | [9 empty] | 0 | 0 | 672 | 51 | 0 | 187 | 0 | 497 | 0 | 295 | 0 | 0 | 0 | 0
2021-12-31 | A68827 | 1 | 중탄소 | SM45CB |  | Si 탈산 | B | 33 | 57 | 52800 | 85.05 | D | D |  | D | 1 |  | 1 | 1530 | 1542 | 6100 |  |  | 6100 | 61.44 | 12 | 99284 | 1627 |  | Y | 40 | 30 | [7 empty] | 김덕진 | 2 |  |  |  |  | Y |  | 100.4 | 12-3 | 0.01 | 142.86 | A |  | 1628 | 1 | 0.32 | 1565 | 1.7 | 72 | 27 | 273 | 4:33 | 14 | 19 | 0 | 6 |  | 195.38 | 0 | 0 | N2 | 2021-12-31 15:33 | 2021-12-31 16:13 | 39 | 2021-12-31 15:26 | 47 |  |  |  |  | N | [8 empty] | 4 | 0 | 49.64 | [23 empty] | 0 | 0 | A | [9 empty] | 0 | 0 | 613 | 10 | 0 | 153 | 0 | 594 | 0 | 397 | 0 | 0 | 148 | 15
2021-12-31 | A68828 | 1 | 저탄소 | SCR423PRH | 연주시작 | Al 탈산 | B | 6 | 70 | 51800 | 87.88 | D | D | D |  | 1 | 1 |  | 1530 | 1554 | 7800 |  |  | 7800 | 95.32 | 10 | 81828 | 1652 |  | Y | 46 | 36 | [7 empty] | 김덕진 | 2 |  |  |  |  | Y |  | 104.95 | 12-5 | 0.01 | 217.69 | A |  | 1643 | 3 | 0.18 | 1593 | 1.39 | 90 | 31 | 216 | 3:36 | 16 | 20 | 2 | 0 |  | 0 |  | 300 | N2 | 2021-12-31 16:39 | 2021-12-31 17:07 | 29 | 2021-12-31 16:33 | 35 |  |  |  |  | Y |  |  |  | Y | [5 empty] | 0 | 650.86 | [19 empty] | 2.05 |  |  |  | 0 | 0.14 | A | [9 empty] | 1748 | 47 | 303 | 11 | 0 | 48 | 0 | 697 | 0 | 463 | 0 | 0 | 54 | 23 |  |  |  |  | 1
2021-12-31 | B68180 | 2 | 중탄소 | SM45CB |  | Si 탈산 | B | 18 | 62 | 50900 | 79.78 | D | D |  | D | 3 |  | 1 | 1540 | 1557 | 6900 | 6700 | 6700 | 20300 | 174.15 | 14 | 116568 | 1620 | 723 | Y | 37 | 34 |  | Y | [5 empty] | 김규완 | 2 |  |  |  |  | Y |  | 90.1 | 11-2 | 0 | 142.65 | A |  | 1612 | 1 | 0.17 | 1547 | 1.86 | 54 | 9 | 420 | 7:00 | 14 | 15 | 0 | 7 |  | 55.99 | 0 | 0 | N2 | 2021-12-31 16:58 | 2021-12-31 17:18 | 20 | 2021-12-31 16:51 | 28 |  |  |  |  | N | [8 empty] | 5 | 0 | 16.09 | [23 empty] | 0 | 0 | A | [9 empty] | 0 | 0 | 241 | 10 | 0 | 0 | 0 | 1096 | 0 | 0 | 0 | 0 | 291 | 64
2021-12-31 | A68829 | 1 | 저탄소 | SCR423PRH |  | Al 탈산 | B | 35 | 3 | 54300 | 73.6 | D | D | D |  | 1 | 1 |  | 1530 | 1564 | 6100 |  |  | 6100 | 72.1 | 10 | 84610 | 1632 |  | Y | 42 | 30 | [7 empty] | 김덕진 | 2 |  |  |  |  | Y |  | 96.9 | 13-1 | 0 | 149.82 | A |  | 1632 | 3 | 0.17 | 1582 | 1.61 | 79 | 38 | 271 | 4:31 | 16 | 20 | 3 | 0 |  | 0 |  | 999 | N2 | 2021-12-31 17:47 | 2021-12-31 18:05 | 19 | 2021-12-31 17:46 | 19 |  |  |  |  | Y |  |  |  | Y | [5 empty] | 0 | 183.47 | [23 empty] | 0 | 1.36 | A | [9 empty] | 1579 | 71 | 267 | 25 | 0 | 47 | 0 | 694 | 0 | 495 | 0 | 0 | 64 | 14
2021-12-31 | B68181 | 2 | 중탄소 | SM45C |  | Si 탈산 | B | 30 | 64 | 51100 | 79.2 | D | D |  | D | 1 |  | 1 | 1540 | 1608 | 5300 |  |  | 5300 | 80.79 | 8 | 65600 | 1641 |  | Y | 43 | 34 | [7 empty] | 김규완 | 2 |  |  |  |  | Y |  | 89.1 | 11-1 | 0 | 49.55 | A |  | 1627 | 1 | 0.23 | 1581 | 1.31 | 88 | 33 | 225 | 3:45 | 15 | 16 | 0 | 0 |  | 48.28 | 0 | 0 | N2 | 2021-12-31 17:54 | 2021-12-31 18:04 | 10 | 2021-12-31 17:54 | 10 |  |  |  |  | N | [8 empty] | 5.5 | 0 | 1.55 | [21 empty] | Y |  | 0 | 0 | C | [9 empty] | 0 | 0 | 0 | 12 | 0 | 27 | 0 | 1311 | 0 | 0 | 0 | 0 | 293 | 0
2021-12-31 | B68182 | 2 | 중탄소 | SM45C |  | Si 탈산 | B | 5 | 2 | 54450 | 73 | D | D |  | D | 1 |  | 1 | 1540 | 1542 | 5300 |  |  | 5300 | 64.82 | 11 | 81762 | 1614 |  | Y | 34 | 28 | [7 empty] | 김규완 | 2 |  |  |  |  | Y |  | 89.65 | 12-3 | 0.04 | 56.81 | A |  | 1614 | 1 | 0.21 | 1541 | 2.19 | 48 | 20 | 216 | 3:36 | 15 | 18 | 0 | 9 | 200 | 151.15 | 0 | 0 | N2 | 2021-12-31 18:47 | 2021-12-31 19:05 | 18 | 2021-12-31 18:39 | 26 |  |  |  |  | N | [7 empty] | 2 | 4.5 | 0 | 34.11 | [23 empty] | 0.2 | 0.2 | A | [9 empty] | 0 | 0 | 245 | 0 | 0 | 38 | 0 | 197 | 0 | 0 | 0 | 0 | 96 | 60
2021-12-31 | A68830 | 1 | 저탄소 | SCR423PRH |  | Al 탈산 | B | 16 | 37 | 54400 | 76.75 | D | D | D |  | 1 | 1 |  | 1530 | 1598 | 5300 |  |  | 5300 | 52.2 | 12 | 101532 | 1633 |  | Y | 42 | 36 | [7 empty] | 김덕진 | 2 | [6 empty] | 97.05 | 12-4 | 0.01 | 182.49 | A |  | 1633 | 3 | 0.17 | 1585 | 1.45 | 82 | 35 | 323 | 5:23 | 16 | 18 | 4 | 0 |  | 0 |  | 999 | N2 | 2021-12-31 18:55 | 2021-12-31 19:06 | 12 | 2021-12-31 18:53 | 14 |  |  |  |  | Y |  |  |  | Y | [5 empty] | 0 | 198.81 | [23 empty] | 0 | 2.6 | A | [9 empty] | 1526 | 21 | 147 | 14 | 0 | 47 | 0 | 498 | 0 | 398 | 0 | 0 | 0 | 5
2021-12-31 | B68183 | 2 | 중탄소 | SM45C |  | Si 탈산 | B | 33 | 58 | 53500 | 74.93 | D | D |  | D | 1 |  | 1 | 1540 | 1531 | 5300 |  |  | 5300 | 56.6 | 11 | 93632 | 1604 |  | Y | 34 | 30 |  |  | B68180 | 13 |  |  |  | 김규완 | 2 |  |  |  |  | Y |  | 94.7 | 11-7 | 0 | 62.02 | A |  | 1604 | 1 | 0.18 | 1546 | 1.64 | 53 | 19 | 227 | 3:47 | 15 | 16 | 0 | 10 |  | 109.87 | 0 | 0 | N2 | 2021-12-31 19:46 | 2021-12-31 20:05 | 19 | 2021-12-31 19:38 | 27 |  |  |  |  | N | [7 empty] | 2 | 4.5 | 0 | 22 | [23 empty] | 0.22 | 0.22 | A | [9 empty] | 0 | 0 | 534 | 10 | 0 | 41 | 0 | 695 | 0 | 0 | 0 | 0 | 96 | 41
2021-12-31 | A68831 | 1 | 저탄소 | SCR423PRH |  | Al 탈산 | B | 37 | 35 | 52800 | 70.32 | D | D | D |  | 1 | 1 |  | 1530 | 1535 | 7100 |  |  | 7100 | 69.93 | 12 | 101532 | 1628 |  | Y | 40 | 33 | [10 empty] | Y |  |  |  |  | 103.1 | 12-10 | 0 | 185.8 | A |  | 1628 | 3 | 0.17 | 1583 | 1.55 | 80 | 29 | 308 | 5:08 | 16 | 17 | 5 | 0 |  | 0 |  | 999 | N2 | 2021-12-31 19:52 | 2021-12-31 20:10 | 18 | 2021-12-31 19:51 | 20 |  |  |  |  | Y |  |  |  | Y | [5 empty] | 0 | 177.11 | [23 empty] | 0.07 | 3.65 | A | [9 empty] | 1250 | 276 | 0 | 22 | 0 | 48 | 0 | 595 | 0 | 501 | 0 | 0 | 95 | 4
2021-12-31 | B68184 | 2 | 중탄소 | SM45C |  | Si 탈산 | B | 18 | 63 | 53100 | 81.52 | D | D |  | D | 1 |  | 1 | 1540 | 1533 | 6500 |  |  | 6500 | 63.64 | 12 | 102144 | 1608 |  | Y | 39 | 35 | [7 empty] | 김규완 | 2 |  |  |  |  | Y |  | 93.5 | 11-5 | 11.39 | 69.65 | A |  | 1601 | 1 | 0.2 | 1545 | 1.44 | 52 | 17 | 240 | 4:00 | 15 | 16 | 0 | 11 |  | 72.72 | 0 | 0 | N2 | 2021-12-31 20:59 | 2021-12-31 21:09 | 10 | 2021-12-31 20:50 | 19 |  |  |  |  | N | [8 empty] | 4.5 | 0 | 15.39 | [23 empty] | 0.11 | 0.11 | A | [9 empty] | 0 | 0 | 225 | 26 | 0 | 42 | 0 | 1289 | 0 | 204 | 0 | 0 | 155 | 25
2021-12-31 | A68832 | 1 | 저탄소 | SCR423PRH |  | Al 탈산 | B | 6 | 71 | 51000 | 71.12 | D | D | D |  | 1 | 1 |  | 1530 | 1532 | 6800 |  |  | 6800 | 80.37 | 10 | 84610 | 1614 |  | Y | 40 | 32 | [10 empty] | Y |  |  |  |  | 103.7 | 12-4 | 0 | 216.59 | A |  | 1614 | 3 | 0.17 | 1567 | 1.52 | 64 | 31 | 284 | 4:44 | 16 | 17 | 6 | 0 |  | 0 |  | 999 | N2 | 2021-12-31 21:06 | 2021-12-31 21:20 | 9 | 2021-12-31 21:05 | 10 |  |  |  |  | Y |  |  |  | Y | [5 empty] | 0 | 192.01 | [23 empty] | 0.08 | 4.95 | A | [9 empty] | 1437 | 15 | 0 | 13 | 0 | 48 | 0 | 596 | 0 | 492 | 0 | 0 | 95 | 4
2021-12-31 | B68185 | 2 | 중탄소 | SM45C |  | Si 탈산 | B | 30 | 65 | 51500 | 83.18 | D | D |  | D | 1 |  | 1 | 1540 | 1551 | 5300 |  |  | 5300 | 53.57 | 14 | 98941 | 1602 |  | Y | 35 | 31 | [7 empty] | 김규완 | 2 | [6 empty] | 94 | 11-5 | 0 | 82.25 | A |  | 1602 | 1 | 0.14 | 1546 | 1.5 | 53 | 14 | 194 | 3:14 | 15 | 16 | 0 | 12 |  | 58.89 | 0 | 0 | N2 | 2021-12-31 22:02 | 2021-12-31 22:14 | 12 | 2021-12-31 21:45 | 29 |  |  |  |  | N | [7 empty] | 4 | 5 | 0 | 12.54 | [23 empty] | 0.33 | 0.33 | A | [9 empty] | 0 | 0 | 187 | 10 | 0 | 36 | 0 | 195 | 0 | 0 | 0 | 0 | 57 | 32 |  |  | 4
2021-12-31 | A68833 | 1 | 저탄소 | SCR423PRH |  | Al 탈산 | B | 35 | 4 | 54400 | 71.8 | D | D | A |  | 1 | 1 |  | 1530 | 1548 | 7700 |  |  | 7700 | 75.84 | 12 | 101532 | 1623 |  | Y | 43 | 37 | [15 empty] | 104.5 | 13-10 | 0 | 171.01 | A |  | 1623 | 3 | 0.17 | 1591 | 1.19 | 88 | 43 | 264 | 4:24 | 16 | 17 | 7 | 0 |  | 0 |  | 999 | N2 | 2021-12-31 22:06 | 2021-12-31 22:27 | 21 | 2021-12-31 22:04 | 23 |  |  |  |  | Y |  |  |  | Y | [5 empty] | 0 | 156.16 | [23 empty] | 0.08 | 6.04 | A | [9 empty] | 1529 | 21 | 0 | 35 | 0 | 49 | 0 | 596 | 0 | 492 | 0 | 0 | 96 | 13
2021-12-31 | B68186 | 2 | 중탄소 | SM45C | TUNDISH교체전 | Si 탈산 | B | 5 | 3 | 54950 | 80.97 | D | A |  | A | 1 |  | 1 | 1540 | 1527 | 6000 |  |  | 6000 | 89 | 8 | 67417 | 1610 |  | Y | 41 | 32 | [13 empty] | Y |  | 92.45 | 12-6 | 0 | 38.38 | A |  | 1609 | 1 | 0.13 | 1550 | 1.83 | 57 | 18 | 303 | 5:03 | 15 | 15 | 0 | 13 |  | 33.15 | 0 | 0 | N2 | 2021-12-31 22:59 | 2021-12-31 23:18 | 18 | 2021-12-31 22:49 | 28 |  |  |  |  | N | [7 empty] | 3 | 5 | 0 | 10.88 | [23 empty] | 0.36 | 0.36 | A | [9 empty] | 0 | 0 | 307 | 35 | 0 | 34 | 0 | 496 | 0 | 204 | 0 | 0 | 132 | 95
2021-12-31 | A68834 | 1 | 저탄소 | SCR423PRH |  | Al 탈산 | B | 16 | 38 | 54300 | 72.97 | D | A | A |  | 1 | 1 |  | 1530 | 1552 | 5800 |  |  | 5800 | 68.55 | 10 | 84610 | 1628 |  | Y | 42 | 36 |  |  | A68831 |  |  |  |  | 조관훈 | 2 |  | Y |  |  |  |  | 95.05 | 12-1 | 0 | 185.59 | A |  | 1628 | 3 | 0.16 | 1576 | 1.68 | 73 | 33 | 285 | 4:45 | 16 | 17 | 8 | 0 |  | 0 |  | 999 | N2 | 2021-12-31 23:10 | 2021-12-31 23:36 | 26 | 2021-12-31 23:10 | 26 |  |  |  |  | Y |  |  |  | Y | [5 empty] | 0 | 15.38 | [23 empty] | 0.91 | 6.76 | A | [9 empty] | 1361 | 22 | 0 | 0 | 0 | 0 | 0 | 646 | 0 | 396 | 0 | 0 | 135 | 12
2021-12-31 | B68187 | 2 | 저탄소 | 20MNCRS5HM8 | TUNDISH교체 | Si 탈산 | B | 33 | 59 | 52300 | 109.17 | A | A |  | A | 1 |  | 1 | 1555 | 1566 | 10200 |  |  | 10200 | 109.92 | 12 | 92796 | 1674 |  | Y | 56 | 53 | [7 empty] | 임현진 | 2 |  |  |  |  | Y |  | 101 | 12-3 | 0 | 159.62 | A |  | 1680 | 1 | 0.2 | 1610 | 1.94 | 101 | 42 | 138 | 2:18 | 18 | 20 | 0 | 14 | 70 | 44.46 | 0 | 0 | N2 | 2022-01-01 00:28 | 2022-01-01 00:46 | 18 | 2022-01-01 00:10 | 35 |  |  |  |  | N | [7 empty] | 5 | 4.5 | 0 | 13.01 | [19 empty] | 2.12 |  |  |  | 0.7 | 0.7 | B | [9 empty] | 1076 | 701 | 0 | 1411 | 0 | 0 | 0 | 697 | 0 | 0 | 0 | 0 | 58 | 9 |  |  | 6 |  | 1
2021-12-31 | A68835 | 1 | 저탄소 | SCR423PRH |  | Al 탈산 | B | 37 | 36 | 53300 | 72.07 | A | A | A |  | 1 | 1 |  | 1530 | 1557 | 6200 |  |  | 6200 | 73.28 | 10 | 84610 | 1610 |  | Y | 41 | 35 |  |  | A68832 |  |  |  |  | 조관훈 | 2 |  | Y |  |  |  |  | 106.75 | 13-4 | 0 | 297.21 | A |  | 1610 | 3 | 0.16 | 1610 | 0 | 107 | 30 | 164 | 2:44 | 16 | 19 | 9 | 0 |  | 0 |  | 999 | N2 | 2022-01-01 00:17 | 2022-01-01 00:39 | 22 | 2022-01-01 00:16 | 23 |  |  |  |  | Y |  |  |  | Y | [5 empty] | 0 | 177.61 | [23 empty] | 2.21 | 6.76 | A | [9 empty] | 1239 | 321 | 0 | 37 | 0 | 0 | 0 | 748 | 0 | 597 | 0 | 0 | 97 | 26
2021-12-31 | B68188 | 2 | 저탄소 | 20MNCRS5HM8 |  | Si 탈산 | B | 18 | 64 | 52350 | 100.73 | A | A |  | A | 1 |  | 1 | 1555 | 1548 | 8900 |  |  | 8900 | 95.91 | 12 | 92796 | 1664 |  | Y | 49 | 44 | [7 empty] | 임현진 | 2 |  |  |  |  | Y |  | 99.85 | 12-1 | 0 | 187.55 | A |  | 1656 | 1 | 0.19 | 1586 | 1.79 | 77 | 33 | 228 | 3:48 | 18 | 18 | 0 | 15 |  | 43.11 | 0 | 0 | N2 | 2022-01-01 01:28 | 2022-01-01 01:48 | 20 | 2022-01-01 01:11 | 37 |  |  |  |  | N | [7 empty] | 4 | 5 | 0 | 13.37 | [23 empty] | 0.41 | 0.41 | B | [9 empty] | 830 | 815 | 0 | 1378 | 0 | 0 | 0 | 802 | 0 | 0 | 0 | 0 | 115 | 14 |  |  | 6
2021-12-31 | A68836 | 1 | 저탄소 | SCR423PRH |  | Al 탈산 | B | 6 | 72 | 50900 | 68.27 | A | A | A |  | 1 | 1 |  | 1530 | 1577 | 5100 |  |  | 5100 | 50.23 | 12 | 101532 | 1627 |  | Y | 41 | 30 |  |  | A68833 |  |  |  |  | 조관훈 | 2 |  | Y |  |  |  |  | 103.2 | 12-3 | 0 | 226.74 | A |  | 1627 | 3 | 0.18 | 1588 | 1.44 | 85 | 37 | 339 | 5:39 | 16 | 18 | 10 | 0 |  | 0 |  | 999 | N2 | 2022-01-01 01:13 | 2022-01-01 01:39 | 26 | 2022-01-01 01:13 | 27 |  |  |  |  | Y |  |  |  | Y | [5 empty] | 0 | 41.99 | [23 empty] | 3.33 | 6.76 | B | [9 empty] | 747 | 629 | 0 | 14 | 0 | 0 | 0 | 499 | 0 | 400 | 0 | 0 | 78 | 17
2021-12-31 | B68189 | 2 | 저탄소 | 20MNCRS5HM8 |  | Si 탈산 | B | 30 | 66 | 51700 | 104.92 | A | A |  | A | 1 |  | 1 | 1555 | 1546 | 9400 |  |  | 9400 | 98.31 | 12 | 95616 | 1660 |  | Y | 51 | 46 | [7 empty] | 임현진 | 2 |  |  |  |  | Y |  | 95.8 | 11-7 | 0 | 124.35 | A |  | 1651 | 1 | 0.18 | 1577 | 1.81 | 68 | 29 | 221 | 3:41 | 18 | 18 | 0 | 16 | 30 | 34.84 | 0 | 0 | N2 | 2022-01-01 02:34 | 2022-01-01 02:49 | 15 | 2022-01-01 02:15 | 34 |  |  |  |  | N | [7 empty] | 5 | 5 | 8.1 | 3.35 | [23 empty] | 0.48 | 0.48 | A | [9 empty] | 1120 | 630 | 0 | 1457 | 0 | 0 | 0 | 498 | 0 | 0 | 0 | 0 | 57 | 10 |  |  | 6
2021-12-31 | A68837 | 1 | 저탄소 | SCR423PRH | TUNDISH교체전 | Al 탈산 | B | 35 | 5 | 53900 | 72.65 | A | A | A |  | 1 | 1 |  | 1530 | 1547 | 6200 |  |  | 6200 | 56.65 | 14 | 109450 | 1621 |  | Y | 43 | 33 |  |  | A68834 |  |  |  |  | 조관훈 | 2 |  | Y |  |  |  |  | 107.25 | 14-2 | 0 | 215.73 | A |  | 1621 | 3 | 0.15 | 1580 | 1.37 | 77 | 42 | 208 | 3:28 | 16 | 19 | 11 | 0 |  | 0 |  | 999 | N2 | 2022-01-01 02:16 | 2022-01-01 02:35 | 19 | 2022-01-01 02:15 | 20 |  |  |  |  | Y |  |  |  | Y | [5 empty] | 0 | 187.13 | [23 empty] | 4.79 | 6.76 | A | [9 empty] | 1315 | 260 | 0 | 29 | 0 | 0 | 0 | 498 | 0 | 437 | 0 | 0 | 77 | 25
2021-12-31 | B68190 | 2 | 저탄소 | 20MNCRS5HM8 |  | Si 탈산 | B | 5 | 4 | 54300 | 107.05 | A | A |  | A | 1 |  | 1 | 1555 | 1539 | 8900 |  |  | 8900 | 93.08 | 12 | 95616 | 1676 |  | Y | 50 | 44 | [7 empty] | 임현진 | 2 | [6 empty] | 100.3 | 13-5 | 0 | 175.14 | A |  | 1660 | 1 | 0.19 | 1578 | 1.85 | 69 | 31 | 277 | 4:37 | 18 | 18 | 0 | 17 |  | 28.78 | 0 | 0 | N2 | 2022-01-01 03:39 | 2022-01-01 03:51 | 12 | 2022-01-01 03:21 | 30 |  |  |  |  | N | [7 empty] | 4 | 5 | 5.69 | 2.93 | [23 empty] | 0.33 | 0.33 | A | [9 empty] | 608 | 999 | 0 | 1374 | 0 | 0 | 0 | 598 | 0 | 0 | 0 | 0 | 108 | 17 |  |  | 6
2021-12-31 | A68838 | 1 | 고탄소 | STB2 | TUNDISH교체 | Al 탈산 | B | 16 | 39 | 54100 | 82.78 | A | A | A |  | 1 | 1 |  | 1520 | 1550 | 6800 |  |  | 6800 | 66.97 | 12 | 101532 | 1592 |  | Y | 47 | 38 |  |  | A68835 |  |  |  |  | 조관훈 | 2 |  | Y |  |  |  |  | 105.5 | 13-2 | 245.66 | 0 | A |  | 1592 | 3 | 0.17 | 1549 | 1.19 | 93 | 34 | 220 | 3:40 | 25 | 26 | 12 | 0 |  | 0 |  | 700 | AR | 2022-01-01 03:27 | 2022-01-01 03:52 | 25 | 2022-01-01 03:27 | 25 |  |  |  |  | Y |  |  |  | Y | [5 empty] | 125.59 | 90.52 | [19 empty] | 1.76 |  |  |  | 6.4 | 6.76 | A | [9 empty] | 0 | 21 | 216 | 0 | 0 | 128 | 0 | 641 | 0 | 400 | 0 | 0 | 191 | 40 |  |  |  |  | 1
2021-12-31 | B68191 | 2 | 저탄소 | 20MNCRS5HM8 |  | Si 탈산 | B | 33 | 60 | 52400 | 96.42 | A | A |  | A | 1 |  | 1 | 1555 | 1572 | 7200 |  |  | 7200 | 64.54 | 14 | 111552 | 1661 |  | Y | 43 | 36 | [7 empty] | 임현진 | 2 |  |  |  |  | Y |  | 100.7 | 12-3 | 0 | 194.65 | A |  | 1642 | 1 | 0.16 | 1577 | 1.61 | 68 | 31 | 239 | 3:59 | 18 | 18 | 0 | 18 |  | 33.94 | 0 | 0 | N2 | 2022-01-01 04:34 | 2022-01-01 04:52 | 17 | 2022-01-01 04:17 | 35 |  |  |  |  | N | [7 empty] | 4 | 5 | 6.28 | 3.06 | [23 empty] | 0.35 | 0.35 | A | [9 empty] | 1188 | 573 | 0 | 1455 | 0 | 0 | 0 | 791 | 0 | 0 | 0 | 0 | 57 | 0 |  |  | 6
2021-12-31 | A68839 | 1 | 고탄소 | STB2 |  | Al 탈산 | B | 37 | 37 | 53200 | 79.57 | A | A | A |  | 1 | 1 |  | 1520 | 1559 | 5600 |  |  | 5600 | 66.19 | 10 | 84610 | 1559 |  | Y | 42 | 32 |  |  | A68836 |  |  |  |  | 조관훈 | 2 |  |  | Y |  |  |  | 107.25 | 13-4 | 213.48 | 0 | A |  | 1559 | 3 | 0.16 | 1520 | 1.05 | 64 | 31 | 276 | 4:36 | 25 | 26 | 13 | 0 |  | 0 |  | 700 | AR | 2022-01-01 04:25 | 2022-01-01 05:00 | 35 | 2022-01-01 04:25 | 35 |  |  |  |  | Y |  |  |  | Y | [5 empty] | 195.34 | 35.62 | [20 empty] | 1.4 |  |  | 7.91 | 6.76 | A | [9 empty] | 0 | 20 | 178 | 0 | 0 | 129 | 0 | 797 | 0 | 649 | 0 | 0 | 198 | 39
2021-12-31 | B68192 | 2 | 저탄소 | 20MNCRS5HM8 |  | Si 탈산 | B | 18 | 65 | 51350 | 103.6 | A | A |  | A | 1 |  | 1 | 1555 | 1548 | 8800 |  |  | 8800 | 84.96 | 13 | 103584 | 1666 |  | Y | 50 | 43 | [7 empty] | 임현진 | 2 |  |  |  |  | Y |  | 101.15 | 12-2 | 0 | 191.68 | A |  | 1648 | 1 | 0.17 | 1587 | 1.42 | 78 | 32 | 156 | 2:36 | 18 | 18 | 0 | 19 |  | 36.9 | 0 | 0 | N2 | 2022-01-01 05:43 | 2022-01-01 05:55 | 12 | 2022-01-01 05:27 | 28 | [12 empty] | 5 |  | 6.86 | 3.57 | [23 empty] | 0.43 | 0.43 | A | [9 empty] | 1172 | 607 | 0 | 1444 | 0 | 0 | 0 | 693 | 0 | 0 | 0 | 0 | 133 | 0 |  |  | 6
2021-12-31 | A68840 | 1 | 고탄소 | STB2 |  | Al 탈산 | B | 6 | 73 | 51000 | 76.57 | A | A | A |  | 1 | 1 |  | 1520 | 1541 | 5800 |  |  | 5800 | 57.42 | 12 | 101012 | 1554 |  | Y | 41 | 33 |  |  | A68837 |  |  |  |  | 조관훈 | 2 |  | Y |  |  |  |  | 106.95 | 12-6 | 198.28 | 0 | A |  | 1554 | 3 | 0.17 | 1517 | 1.03 | 61 | 26 | 268 | 4:28 | 25 | 25 | 14 | 0 |  | 0 |  | 700 | AR | 2022-01-01 05:21 | 2022-01-01 06:06 | 44 | 2022-01-01 05:21 | 45 |  |  |  |  | Y |  |  |  | Y | [5 empty] | 190.7 | 32.94 | [20 empty] | 1.1 |  |  | 9.36 | 6.76 | A | [9 empty] | 0 | 15 | 128 | 0 | 0 | 126 | 0 | 1240 | 0 | 695 | 0 | 0 | 231 | 50
2021-12-31 | B68193 | 2 | 저탄소 | 20MNCRS5HM8 |  | Si 탈산 | B | 30 | 67 | 50600 | 103.83 | A | A |  | C | 1 |  | 1 | 1555 | 1582 | 7300 |  |  | 7300 | 76.35 | 12 | 95616 | 1672 |  | Y | 48 | 37 | [7 empty] | 임현진 | 2 |  |  |  |  | Y |  | 99.5 | 11-10 | 0 | 142.95 | A |  | 1641 | 1 | 0.21 | 1571 | 1.71 | 62 | 21 | 238 | 3:58 | 18 | 18 | 0 | 20 |  | 29.51 | 0 | 0 | N2 | 2022-01-01 06:51 | 2022-01-01 07:12 | 21 | 2022-01-01 06:30 | 43 |  |  |  |  | N | [7 empty] | 10 | 5 | 0 | 8.02 | [23 empty] | 0.23 | 0.23 | A | [9 empty] | 1271 | 427 | 0 | 1336 | 0 | 0 | 0 | 496 | 0 | 0 | 0 | 0 | 58 | 0 |  |  | 6
2021-12-31 | A68841 | 1 | 고탄소 | STB2 |  | Al 탈산 | B | 35 | 6 | 54100 | 84.55 | A | C | C |  | 1 | 1 |  | 1520 | 1533 | 6000 |  |  | 6000 | 59.09 | 12 | 101532 | 1555 | 340 | Y | 44 | 35 |  |  | A68838 |  |  |  |  | 조관훈 | 2 |  | Y |  |  |  |  | 106.65 | 14-1 | 299.92 | 0 | A |  | 1551 | 3 | 0.15 | 1510 | 1.03 | 54 | 24 | 277 | 4:37 | 25 | 25 | 15 | 0 |  | 0 |  | 400 | AR | 2022-01-01 06:50 | 2022-01-01 07:13 | 23 | 2022-01-01 06:49 | 24 |  |  |  |  | Y |  |  |  | Y | [5 empty] | 120.84 | 57.05 | [20 empty] | 0.755 |  |  | 11.59 | 6.76 | A | [9 empty] | 0 | 17 | 247 | 0 | 0 | 127 | 0 | 697 | 0 | 595 | 0 | 0 | 161 | 124
2022-01-01 | B68194 | 2 | 저탄소 | 20MNCRS5HM8 | TUNDISH교체전 | Si 탈산 | B | 5 | 5 | 54100 | 103.7 | C | C |  | C | 1 |  | 1 | 1555 | 1567 | 8600 |  |  | 8600 | 98.12 | 11 | 87648 | 1650 |  | Y | 48 | 41 | [7 empty] | 박용우 | 2 |  |  |  |  | N |  | 103.9 | 13-9 | 0.02 | 251.06 | A |  | 1652 | 1 | 0.25 | 1574 | 1.73 | 65 | 22 | 334 | 5:34 | 18 | 19 | 0 | 21 |  | 48.58 | 0 | 0 | N2 | 2022-01-01 08:08 | 2022-01-01 08:29 | 21 | 2022-01-01 07:49 | 40 |  |  |  |  | N | [7 empty] | 11 | 4 | 0 | 15.98 | [23 empty] | 0.37 | 0.37 | A | [9 empty] | 1478 | 331 | 0 | 1449 | 0 | 0 | 0 | 794 | 0 | 0 | 0 | 0 | 155 | 0 |  |  | 6
2022-01-01 | A68842 | 1 | 고탄소 | STB2 |  | Al 탈산 | B | 16 | 40 | 53600 | 84.9 | C | C | C |  | 1 | 1 |  | 1520 | 1544 | 4900 |  |  | 4900 | 57.91 | 10 | 84610 | 1560 |  | Y | 40 | 35 | [7 empty] | 이호남 | 2 |  | Y |  |  |  |  | 101.05 | 12-7 | 289.12 | 0 | A |  | 1550 | 3 | 0.16 | 1516 | 0.77 | 60 | 29 | 273 | 4:33 | 25 | 25 | 16 | 0 |  | 0 |  | 400 | AR | 2022-01-01 07:57 | 2022-01-01 08:18 | 22 | 2022-01-01 07:56 | 22 |  |  |  |  | Y |  |  |  | Y | [5 empty] | 120.77 | 77.66 | [20 empty] | 1.136 |  |  | 13.87 | 6.76 | B | [9 empty] | 0 | 33 | 283 | 11 | 0 | 129 | 0 | 616 | 0 | 400 | 0 | 0 | 64 | 0
2022-01-01 | A68843 | 1 | 고탄소 | STB2 |  | Al 탈산 | B | 37 | 38 | 52500 | 85.75 | C | C | C |  | 1 | 1 |  | 1520 | 1538 | 5500 |  |  | 5500 | 54.17 | 12 | 101532 | 1558 |  | Y | 41 | 31 | [7 empty] | 이호남 | 2 |  | Y |  |  |  |  | 104.6 | 13-1 | 193.57 | 0 | A |  | 1559 | 3 | 0.15 | 1515 | 0.98 | 59 | 31 | 278 | 4:38 | 25 | 25 | 17 | 0 |  | 0 |  | 400 | AR | 2022-01-01 09:01 | 2022-01-01 09:20 | 19 | 2022-01-01 09:00 | 20 |  |  |  |  | Y |  |  |  | Y | [5 empty] | 122.54 | 83.6 | [20 empty] | 0.788 |  |  | 17.88 | 6.76 | A | [9 empty] | 0 | 191 | 305 | 0 | 0 | 127 | 0 | 719 | 0 | 522 | 0 | 0 | 171 | 0
2022-01-01 | B68195 | 2 | 저탄소 | ATA105 | TUNDISH교체 | Al 탈산 | B | 33 | 61 | 52550 | 105.65 | C | C |  | C | 1 |  | 1 | 1555 | 1571 | 7800 |  |  | 7800 | 82.09 | 12 | 95018 | 1673 |  | Y | 53 | 40 | [7 empty] | 문성민 | 2 | [6 empty] | 97.55 | 11-10 | 10.18 | 164.97 | A |  | 1670 | 1 | 0.24 | 1593 | 1.61 | 83 | 29 | 327 | 5:27 | 15 | 22 | 0 | 22 |  | 62 | 0 | 0 | N2 | 2022-01-01 09:24 | 2022-01-01 10:10 | 45 | 2022-01-01 09:16 | 54 |  |  |  |  | N | [7 empty] | 2 | 4.6 | 0 | 22.91 | [19 empty] | 2.75 | 1.68 |  |  | 0.19 | 0.19 | A | [9 empty] | 0 | 0 | 999 | 40 | 0 | 361 | 0 | 1302 | 0 | 408 | 0 | 0 | 96 | 41 |  |  | 6 |  | 1
2022-01-01 | A68844 | 1 | 고탄소 | STB2 |  | Al 탈산 | B | 6 | 74 | 51000 | 81.35 | C | C | C |  | 1 | 1 |  | 1520 | 1574 | 4900 |  |  | 4900 | 48.26 | 12 | 101532 | 1558 |  | Y | 41 | 28 | [7 empty] | 이호남 | 2 | [6 empty] | 109.4 | 12-8 | 237.37 | 0 | A |  | 1551 | 3 | 0.16 | 1516 | 0.92 | 60 | 23 | 360 | 6:00 | 25 | 25 | 18 | 0 |  | 0 |  | 500 | AR | 2022-01-01 10:06 | 2022-01-01 10:25 | 19 | 2022-01-01 10:04 | 21 |  |  |  |  | Y |  |  |  | Y | [5 empty] | 137.76 | 55.34 | [20 empty] | 0.793 |  |  | 20.32 | 6.76 | A | [9 empty] | 0 | 39 | 285 | 0 | 0 | 128 | 0 | 806 | 0 | 615 | 0 | 0 | 137 | 31
2022-01-01 | B68196 | 2 | 저탄소 | ATA105 |  | Al 탈산 | B | 18 | 66 | 51450 | 91.65 | C | C |  | C | 1 |  | 1 | 1555 | 1572 | 5600 |  |  | 5600 | 36.64 | 19 | 152820 | 1654 |  | Y | 41 | 30 | [7 empty] | 문성민 | 2 | [6 empty] | 99.65 | 12-1 | 0.51 | 121.8 | A |  | 1640 | 1 | 0.24 | 1577 | 1.73 | 67 | 21 | 301 | 5:01 | 15 | 16 | 0 | 23 | 55 | 49.53 | 0 | 0 | N2 | 2022-01-01 10:41 | 2022-01-01 11:14 | 33 | 2022-01-01 10:23 | 51 |  |  |  |  | N | [7 empty] | 11 | 4.7 | 0 | 15.22 | [23 empty] | 1.52 | 1.52 | A | [9 empty] | 0 | 0 | 965 | 41 | 0 | 471 | 0 | 796 | 0 | 208 | 0 | 0 | 0 | 40 |  |  | 6
2022-01-01 | A68845 | 1 | 고탄소 | STB2 |  | Al 탈산 | B | 35 | 7 | 54000 | 78.87 | C | C | C |  | 1 | 1 |  | 1520 | 1548 | 5000 |  |  | 5000 | 49.25 | 12 | 101532 | 1561 |  | Y | 41 | 29 | [7 empty] | 이호남 | 2 |  | Y |  |  |  |  | 104.7 | 13-9 | 259.39 | 0 | A |  | 1555 | 3 | 0.16 | 1515 | 1.08 | 59 | 30 | 257 | 4:17 | 25 | 25 | 19 | 0 |  | 0 |  | 500 | AR | 2022-01-01 11:15 | 2022-01-01 11:33 | 19 | 2022-01-01 11:14 | 20 |  |  |  |  | Y |  |  |  | Y | [5 empty] | 144.6 | 42.3 | [20 empty] | 1.137 |  |  | 22.8 | 6.76 | A | [9 empty] | 0 | 22 | 120 | 0 | 0 | 128 | 0 | 498 | 0 | 400 | 0 | 0 | 0 | 80
2022-01-01 | B68197 | 2 | 저탄소 | ATA105M2 | 연주종료 | Al 탈산 | B | 30 | 68 | 50850 | 86.1 | C | C |  | C | 1 |  | 1 | 1555 | 1597 | 4600 |  |  | 4600 | 144.28 | 5 | 31882 | 1639 |  | Y | 42 | 28 | [7 empty] | 문성민 | 2 |  |  |  |  | Y |  | 95.45 | 11-6 | 0.15 | 105.34 | A |  | 1628 | 1 | 0.29 | 1569 | 1.53 | 56 | 15 | 368 | 6:08 | 15 | 15 | 0 | 24 |  | 30.89 | 0 | 0 | N2 | 2022-01-01 11:48 | 2022-01-01 12:19 | 30 | 2022-01-01 11:36 | 43 | [12 empty] | 3 |  | 0 | 10.91 | [23 empty] | 0.38 | 0.38 | A | [9 empty] | 0 | 0 | 609 | 50 | 0 | 406 | 0 | 991 | 0 | 204 | 0 | 0 | 50 | 20 |  |  | 6
2022-01-01 | A68846 | 1 | 고탄소 | STB2 |  | Al 탈산 | B | 16 | 41 | 53400 | 78.28 | C | C | C |  | 1 | 1 |  | 1520 | 1550 | 4600 |  |  | 4600 | 45.31 | 12 | 101532 | 1556 |  | Y | 44 | 29 | [7 empty] | 이호남 | 2 |  | Y |  |  |  |  | 100.6 | 12-7 | 148.41 | 0 | A |  | 1548 | 3 | 0.16 | 1512 | 1.06 | 56 | 23 | 275 | 4:35 | 25 | 26 | 20 | 0 |  | 0 |  | 500 | AR | 2022-01-01 12:13 | 2022-01-01 12:36 | 22 | 2022-01-01 12:13 | 23 |  |  |  |  | Y |  |  |  | Y | [5 empty] | 152.07 | 21.13 | [20 empty] | 1.144 |  |  | 24.5 | 6.76 | A | [9 empty] | 0 | 48 | 258 | 14 | 0 | 129 | 0 | 721 | 0 | 549 | 0 | 0 | 171 | 15
2022-01-01 | B68198 | 2 | 저탄소 | ATA105M2 | 연주시작 | Al 탈산 | B | 33 | 62 | 54350 | 344.02 | C | D |  | D | 1 |  | 1 | 1555 | 1570 | 17500 |  |  | 17500 | 177.85 | 12 | 98400 | 1680 | 1075 | Y | 293 | 14 | [7 empty] | 문성민 | 2 | [8 empty] | 0.01 | 742.68 | A |  | 1669 | 1 | 0.32 | 1604 | 0 | 91 | 36 | 271 | 4:31 | 15 | 16 | 0 | 25 |  | 234.64 | 0 | 0 | N2 | 2022-01-01 17:15 | 2022-01-01 17:46 | 31 | 2022-01-01 17:02 | 44 |  |  |  |  | N | [7 empty] | 2 | 4.5 | 0 | 46.48 | [16 empty] | 0.8 |  |  | 2.72 | 1.42 |  |  | 0.14 | 0.14 | A | [9 empty] | 0 | 0 | 398 | 692 | 0 | 339 | 0 | 807 | 0 | 360 | 0 | 0 | 0 | 0 |  |  | 3 |  | 1
2022-01-01 | A68847 | 1 | 고탄소 | STB2 |  | Al 탈산 | B | 37 | 39 | 52500 | 82.35 | C | C | C |  | 1 | 1 |  | 1520 | 1561 | 4700 |  |  | 4700 | 46.29 | 12 | 101532 | 1554 |  | Y | 40 | 27 | [7 empty] | 이호남 | 2 |  | Y |  |  |  |  | 105.45 | 13-2 | 184.3 | 0 | A |  | 1555 | 3 | 0.16 | 1520 | 0.83 | 64 | 22 | 278 | 4:38 | 25 | 25 | 21 | 0 |  | 0 |  | 600 | AR | 2022-01-01 13:17 | 2022-01-01 13:40 | 23 | 2022-01-01 13:16 | 24 |  |  |  |  | Y |  |  |  | Y | [5 empty] | 157.93 | 68.21 | [20 empty] | 0.96 |  |  | 29.09 | 6.76 | A | [9 empty] | 0 | 59 | 237 | 0 | 0 | 129 | 0 | 499 | 0 | 399 | 0 | 0 | 75 | 0
2022-01-01 | A68848 | 1 | 고탄소 | STB2 |  | Al 탈산 | B | 6 | 75 | 50300 | 73.3 | C | C | D |  | 1 | 1 |  | 1520 | 1555 | 4300 |  |  | 4300 | 50.82 | 10 | 84610 | 1565 |  | Y | 41 | 24 | [7 empty] | 이호남 | 2 |  | Y | [6 empty] | 137.35 | 0 | A |  | 1565 | 3 | 0.15 | 1513 | 1.63 | 57 | 26 | 176 | 2:56 | 25 | 25 | 22 | 0 |  | 0 |  | 400 | AR | 2022-01-01 14:13 | 2022-01-01 14:47 | 34 | 2022-01-01 14:13 | 34 |  |  |  |  | Y |  |  |  | Y | [5 empty] | 113.68 | 22.28 | [20 empty] | 1.138 |  |  | 30.17 | 6.76 | A | [9 empty] | 0 | 31 | 202 | 0 | 0 | 130 | 0 | 498 | 0 | 399 | 0 | 0 | 0 | 22
2022-01-01 | A68849 | 1 | 고탄소 | STB2 |  | Al 탈산 | B | 35 | 8 | 53800 | 75.73 | D | D | D |  | 1 | 1 |  | 1520 | 1556 | 4800 |  |  | 4800 | 47.28 | 12 | 101532 | 1566 |  | Y | 40 | 27 | [7 empty] | 이호남 | 2 |  | Y |  |  |  |  | 107.15 | 14-1 | 277.42 | 0 | A |  | 1566 | 3 | 0.17 | 1521 | 1.25 | 65 | 23 | 263 | 4:23 | 25 | 25 | 23 | 0 |  | 0 |  | 500 | AR | 2022-01-01 15:20 | 2022-01-01 15:43 | 23 | 2022-01-01 15:20 | 23 |  |  |  |  | Y |  |  |  | Y | [5 empty] | 145.59 | 35.72 | [20 empty] | 1.205 |  |  | 31.42 | 6.76 | A | [9 empty] | 0 | 29 | 243 | 0 | 0 | 128 | 0 | 499 | 0 | 399 | 0 | 0 | 63 | 74
2022-01-01 | A68850 | 1 | 고탄소 | STB2 |  | Al 탈산 | B | 16 | 42 | 53300 | 79.65 | D | D | D |  | 1 | 1 |  | 1520 | 1545 | 5000 |  |  | 5000 | 49.25 | 12 | 101532 | 1553 |  | Y | 40 | 28 | [7 empty] | 김덕진 | 2 |  | Y |  |  |  |  | 101.15 | 12-7 | 279.18 | 0 | A |  | 1553 | 3 | 0.16 | 1520 | 0.89 | 64 | 22 | 259 | 4:19 | 25 | 26 | 24 | 0 |  | 0 |  | 500 | AR | 2022-01-01 16:31 | 2022-01-01 16:50 | 19 | 2022-01-01 16:29 | 22 |  |  |  |  | Y |  |  |  | Y | [5 empty] | 149.78 | 40.09 | [20 empty] | 1.115 |  |  | 0.01 | 0 | A | [9 empty] | 0 | 0 | 277 | 0 | 0 | 126 | 0 | 496 | 0 | 492 | 0 | 0 | 64 | 39
2022-01-01 | B68199 | 2 | 저탄소 | ATA105M2 |  | Al 탈산 | B | 30 | 69 | 50500 | 133.65 | D | D |  | D | 1 |  | 1 | 1555 | 1614 | 8900 |  |  | 8900 | 91.83 | 12 | 96918 | 1666 |  | Y | 75 | 44 | [7 empty] | 문성민 | 2 | [8 empty] | 0 | 145.46 | A |  | 1617 | 1 | 0.2 | 1562 | 0.96 | 49 | 19 | 236 | 3:56 | 15 | 16 | 0 | 26 |  | 69.52 | 0 | 0 | N2 | 2022-01-01 18:38 | 2022-01-01 18:52 | 14 | 2022-01-01 18:30 | 23 |  |  |  |  | N | [7 empty] | 1 | 4 | 0 | 17.71 | [23 empty] | 0.09 | 0.09 | B | [9 empty] | 0 | 0 | 0 | 212 | 0 | 228 | 0 | 804 | 0 | 205 | 0 | 0 | 0 | 0
2022-01-01 | A68851 | 1 | 고탄소 | STB2 |  | Al 탈산 | B | 37 | 40 | 52500 | 79 | D | D | D |  | 1 | 1 |  | 1520 | 1551 | 4900 |  |  | 4900 | 48.26 | 12 | 101532 | 1563 |  | Y | 42 | 36 | [7 empty] | 차승주 | 2 |  | Y |  |  |  |  | 107.85 | 13-4 | 280.48 | 0 | A |  | 1563 | 3 | 0.16 | 1518 | 1.18 | 62 | 37 | 281 | 4:41 | 25 | 26 | 25 | 0 |  | 0 |  | 500 | AR | 2022-01-01 17:28 | 2022-01-01 17:53 | 25 | 2022-01-01 17:28 | 25 |  |  |  |  | Y |  |  |  | Y | [5 empty] | 150.6 | 39.48 | [20 empty] | 0.777 |  |  | 1.06 | 0 | A | [9 empty] | 0 | 0 | 263 | 0 | 0 | 128 | 0 | 498 | 0 | 399 | 0 | 0 | 97 | 40
2022-01-01 | A68852 | 1 | 고탄소 | STB2 |  | Al 탈산 | B | 5 | 7 | 52800 | 76.72 | D | D | D |  | 1 | 1 |  | 1520 | 1553 | 4400 |  |  | 4400 | 52 | 10 | 84610 | 1554 |  | Y | 40 | 25 | [7 empty] | 김덕진 | 2 |  | Y |  |  |  |  | 101.9 | 13-6 | 219.14 | 0 | A |  | 1554 | 3 | 0.15 | 1525 | 0.81 | 69 | 24 | 256 | 4:16 | 25 | 25 | 26 | 0 |  | 0 |  | 400 | AR | 2022-01-01 18:22 | 2022-01-01 19:00 | 39 | 2022-01-01 18:21 | 39 |  |  |  |  | Y |  |  |  | Y | [5 empty] | 119.87 | 34.82 | [20 empty] | 1.088 |  |  | 2.04 | 0 | A | [9 empty] | 0 | 30 | 276 | 0 | 0 | 129 | 0 | 645 | 0 | 590 | 0 | 0 | 168 | 59
2022-01-01 | B68200 | 2 | 저탄소 | ATA105M2 | 잔강최소화전 | Al 탈산 | B | 6 | 76 | 51100 | 92.93 | D | D |  | D | 1 |  | 1 | 1555 | 1536 | 6400 |  |  | 6400 | 86.28 | 10 | 74175 | 1640 |  | Y | 50 | 34 | [17 empty] | 0 | 113.75 | A |  | 1649 | 1 | 0.2 | 1589 | 1.71 | 76 | 22 | 224 | 3:44 | 15 | 16 | 0 | 27 |  | 86.7 | 0 | 0 | N2 | 2022-01-01 19:23 | 2022-01-01 19:57 | 34 | 2022-01-01 19:15 | 42 |  |  |  |  | N | [8 empty] | 6 | 0 | 17.72 | [23 empty] | 0 | 0 | A | [9 empty] | 0 | 0 | 143 | 52 | 0 | 442 | 0 | 1193 | 0 | 206 | 0 | 0 | 102 | 28
2022-01-01 | A68853 | 1 | 고탄소 | STB2 |  | Al 탈산 | B | 35 | 9 | 53800 | 79.23 | D | D | D |  | 1 | 1 |  | 1520 | 1576 | 3600 |  |  | 3600 | 35.46 | 12 | 101532 | 1552 |  | Y | 41 | 23 | [7 empty] | 김덕진 | 2 |  | Y |  |  |  |  | 97.05 | 12-10 | 247.98 | 0 | A |  | 1552 | 3 | 0.15 | 1511 | 1.08 | 55 | 23 | 263 | 4:23 | 25 | 25 | 27 | 0 |  | 0 |  | 400 | AR | 2022-01-01 19:34 | 2022-01-01 20:04 | 30 | 2022-01-01 19:34 | 30 |  |  |  |  | Y |  |  |  | Y | [5 empty] | 120.23 | 46.91 | [20 empty] | 0.954 |  |  | 3.4 | 0 | A | [9 empty] | 0 | 0 | 286 | 0 | 0 | 128 | 0 | 498 | 0 | 400 | 0 | 0 | 0 | 39
2022-01-01 | B68201 | 2 | 저탄소 | SM20CB | 잔강최소화 | Si 탈산 | B | 18 | 67 | 50500 | 86.53 | D | D |  | D | 1 |  | 1 | 1555 | 1535 | 7600 |  |  | 7600 | 52.42 | 20 | 144984 | 1661 |  | Y | 41 | 37 | [15 empty] | 98.6 | 11-9 | 0 | 29.75 | A |  | 1651 | 1 | 0.19 | 1588 | 1.6 | 74 | 9 | 256 | 4:16 | 14 | 15 | 0 | 28 | 120 | 77.05 | 0 | 0 | N2 | 2022-01-01 20:22 | 2022-01-01 21:08 | 46 | 2022-01-01 20:12 | 56 |  |  |  |  | N | [7 empty] | 2 | 4 | 0 | 17.11 | [23 empty] | 0.21 | 0.21 | A | [9 empty] | 0 | 0 | 0 | 39 | 0 | 26 | 0 | 694 | 0 | 204 | 0 | 0 | 115 | 75
2022-01-01 | A68854 | 1 | 고탄소 | STB2 |  | Al 탈산 | B | 16 | 43 | 53400 | 75.1 | D | D | D |  | 1 | 1 |  | 1520 | 1582 | 3700 |  |  | 3700 | 43.73 | 10 | 84610 | 1550 |  | Y | 40 | 25 | [7 empty] | 김덕진 | 2 |  | Y | [6 empty] | 217.61 | 0 | A |  | 1550 | 3 | 0.15 | 1507 | 1.23 | 51 | 23 | 259 | 4:19 | 25 | 25 | 28 | 0 |  | 0 |  | 400 | AR | 2022-01-01 20:42 | 2022-01-01 21:03 | 21 | 2022-01-01 20:42 | 21 |  |  |  |  | Y |  |  |  | Y | [5 empty] | 118.92 | 30.47 | [20 empty] | 1.026 |  |  | 4.69 | 0 | A | [9 empty] | 0 | 42 | 326 | 19 | 0 | 128 | 0 | 414 | 0 | 400 | 0 | 0 | 121 | 28
2022-01-01 | B68202 | 2 | 저탄소 | SM20C |  | Al 탈산 | B | 30 | 70 | 49900 | 76.43 | D | D |  | D | 1 |  | 1 | 1555 | 1540 | 6500 |  |  | 6500 | 150.05 | 6 | 43320 | 1636 |  | Y | 38 | 33 | [15 empty] | 97.4 | 11-8 | 0 | 129.31 | A |  | 1640 | 1 | 0.23 | 1576 | 1.72 | 62 | 23 | 197 | 3:17 | 15 | 18 | 0 | 29 |  | 161.28 | 0 | 0 | N2 | 2022-01-01 21:26 | 2022-01-01 22:09 | 43 | 2022-01-01 21:19 | 50 |  |  |  |  | N | [7 empty] | 2 | 5 | 0 | 32.74 | [23 empty] | 0.18 | 0.18 | A | [9 empty] | 0 | 0 | 212 | 0 | 0 | 177 | 0 | 793 | 0 | 206 | 0 | 0 | 0 | 58
2022-01-01 | A68855 | 1 | 고탄소 | STB2 |  | Al 탈산 | B | 37 | 41 | 52900 | 75.65 | D | D | D |  | 1 | 1 |  | 1520 | 1534 | 4800 |  |  | 4800 | 47.28 | 12 | 101532 | 1552 |  | Y | 43 | 28 | [7 empty] | 김덕진 | 2 |  | Y |  |  | N |  |  |  | 284.66 | 0 | A |  | 1552 | 3 | 0.15 | 1517 | 1.09 | 61 | 30 | 292 | 4:52 | 25 | 25 | 29 | 0 |  | 0 |  | 400 | AR | 2022-01-01 21:42 | 2022-01-01 22:09 | 27 | 2022-01-01 21:41 | 28 |  |  |  |  | Y |  |  |  | Y | [5 empty] | 122.34 | 9.3 | [20 empty] | 0.991 |  |  | 5.84 | 0 | A | [9 empty] | 0 | 24 | 235 | 0 | 0 | 128 | 0 | 550 | 0 | 448 | 0 | 0 | 130 | 23
2022-01-01 | B68203 | 2 | 저탄소 | SM20C |  | Al 탈산 | B | 33 | 63 | 52700 | 93.72 | D | D |  | B | 1 |  | 1 | 1555 | 1552 | 6200 |  |  | 6200 | 67.97 | 12 | 91220 | 1652 |  | Y | 39 | 35 | [15 empty] | 98.4 | 11-10 | 0 | 204.75 | A |  | 1644 | 1 | 0.16 | 1574 | 1.58 | 60 | 23 | 271 | 4:31 | 15 | 19 | 0 | 30 |  | 43.75 | 0 | 0 | N2 | 2022-01-01 22:43 | 2022-01-01 23:11 | 28 | 2022-01-01 22:24 | 47 |  |  |  |  | N | [7 empty] | 9 | 4.4 | 0 | 15.15 | [23 empty] | 1.04 | 1.04 | A | [9 empty] | 0 | 0 | 332 | 27 | 0 | 175 | 0 | 700 | 0 | 207 | 0 | 0 | 0 | 8 |  |  | 4
2022-01-01 | A68856 | 1 | 고탄소 | STB2 |  | Al 탈산 | B | 5 | 8 | 53300 | 75.85 | D | B | B |  | 1 | 1 |  | 1520 | 1537 | 4700 |  |  | 4700 | 55.72 | 10 | 84350 | 1563 |  | Y | 41 | 28 | [7 empty] | 김덕진 | 2 |  | Y |  |  |  |  | 98.65 | 13-2 | 274.57 | 0 | A |  | 1563 | 3 | 0.15 | 1516 | 1.18 | 60 | 32 | 264 | 4:24 | 25 | 25 | 30 | 0 |  | 0 |  | 400 | AR | 2022-01-01 22:52 | 2022-01-01 23:12 | 20 | 2022-01-01 22:51 | 21 |  |  |  |  | Y |  |  |  | Y | [5 empty] | 120.49 | 58.16 | [20 empty] | 1.214 |  |  | 7.17 | 0 | A | [9 empty] | 0 | 42 | 290 | 0 | 0 | 126 | 0 | 497 | 0 | 400 | 0 | 0 | 0 | 110
2022-01-01 | B68204 | 2 | 저탄소 | SM20C |  | Al 탈산 | B | 6 | 77 | 50950 | 80.37 | B | B |  | B | 1 |  | 1 | 1555 | 1578 | 5600 |  |  | 5600 | 38.2 | 18 | 146583 | 1651 |  | Y | 39 | 32 | [7 empty] | 임승우 | 2 | [8 empty] | 0 | 119.2 | A |  | 1643 | 1 | 0.17 | 1583 | 0 | 69 | 24 | 227 | 3:47 | 15 | 16 | 0 | 31 |  | 53.58 | 0 | 0 | N2 | 2022-01-01 23:29 | 2022-01-02 00:15 | 46 | 2022-01-01 23:18 | 57 |  |  |  |  | N | [8 empty] | 4.8 | 0.25 | 14.61 | [23 empty] | 0.26 | 0.26 | A | [9 empty] | 0 | 0 | 0 | 0 | 0 | 248 | 0 | 700 | 0 | 206 | 0 | 0 | 0 | 25 |  |  | 4
2022-01-01 | A68857 | 1 | 고탄소 | STB2 | TUNDISH교체전 | Al 탈산 | B | 35 | 10 | 54000 | 75.42 | B | B | B |  | 1 | 1 |  | 1520 | 1555 | 4500 |  |  | 4500 | 47.01 | 12 | 95726 | 1554 |  | Y | 41 | 27 | [7 empty] | 김형철 | 2 |  | Y |  |  |  |  | 109.15 | 14-3 | 213.17 | 0 | A |  | 1554 | 3 | 0.15 | 1523 | 0.82 | 67 | 23 | 257 | 4:17 | 25 | 25 | 31 | 0 |  | 0 |  | 400 | AR | 2022-01-01 23:51 | 2022-01-02 00:13 | 22 | 2022-01-01 23:50 | 23 |  |  |  |  | Y |  |  |  | Y | [5 empty] | 119.57 | 48.64 | [20 empty] | 1.185 |  |  | 8.27 | 0 | A | [9 empty] | 0 | 41 | 270 | 0 | 0 | 149 | 0 | 500 | 0 | 400 | 0 | 0 | 0 | 89
2022-01-01 | B68205 | 2 | 저탄소 | SM20CM7 |  | Al 탈산 | B | 18 | 68 | 51000 | 78.58 | B | B |  | B | 1 |  | 1 | 1555 | 1597 | 4500 |  |  | 4500 | 106.37 | 5 | 42305 | 1649 |  | Y | 40 | 26 | [7 empty] | 임승우 | 2 | [6 empty] | 101.5 | 12-2 | 124.66 | 9.87 | A |  | 1641 | 1 | 0.2 | 1587 | 1.59 | 71 | 25 | 218 | 3:38 | 13 | 14 | 0 | 32 | 50 | 51.05 | 0 | 0 | AR | 2022-01-02 00:27 | 2022-01-02 01:18 | 50 | 2022-01-02 00:18 | 60 |  |  |  |  | N | [8 empty] | 4.3 | 12.27 | 0 | [23 empty] | 0.25 | 0.25 | A | [9 empty] | 0 | 0 | 145 | 35 | 0 | 250 | 0 | 798 | 0 | 156 | 0 | 0 | 0 | 13 |  |  | 4
2022-01-01 | A68858 | 1 | 저탄소 | SCR420H1V | TUNDISH교체 | Al 탈산 | B | 16 | 44 | 53500 | 82.62 | B | B | B |  | 1 | 1 |  | 1540 | 1565 | 7000 |  |  | 7000 | 68.94 | 12 | 101532 | 1647 |  | Y | 41 | 36 | [7 empty] | 김형철 | 2 |  | Y |  |  |  |  | 106 | 13-1 | 0 | 305.96 | A |  | 1647 | 3 | 0.16 | 1599 | 1.23 | 90 | 37 | 264 | 4:24 | 13 | 20 | 32 | 0 |  | 0 |  | 650 | N2 | 2022-01-02 01:03 | 2022-01-02 01:37 | 36 | 2022-01-02 01:01 | 38 |  |  |  |  | Y |  |  |  | Y | [5 empty] | 0 | 208.58 | [19 empty] | 2.01 |  |  |  | 0.04 | 0 | A | [9 empty] | 1043 | 687 | 0 | 13 | 0 | 244 | 0 | 606 | 0 | 397 | 0 | 0 | 0 | 6 |  |  | 9 |  | 1
2022-01-01 | B68206 | 2 | 저탄소 | SM20CM7 | TUNDISH교체전 | Al 탈산 | B | 30 | 71 | 50600 | 85.98 | B | B |  | B | 1 |  | 1 | 1555 | 1614 | 4200 |  |  | 4200 | 44.3 | 13 | 94813 | 1653 |  | Y | 41 | 24 | [7 empty] | 임승우 | 2 | [6 empty] | 97.9 | 11-8 | 107.2 | 0 | A |  | 1643 | 1 | 0.19 | 1585 | 1.6 | 69 | 28 | 181 | 3:01 | 13 | 14 | 0 | 33 |  | 53.91 | 0 | 0 | AR | 2022-01-02 01:36 | 2022-01-02 02:20 | 43 | 2022-01-02 01:21 | 58 |  |  |  |  | N | [8 empty] | 5 | 11.55 | 0 | [23 empty] | 0.09 | 0.09 | A | [9 empty] | 0 | 0 | 199 | 37 | 0 | 267 | 0 | 602 | 0 | 155 | 0 | 0 | 0 | 15 |  |  | 4
2022-01-01 | A68859 | 1 | 저탄소 | SCR420H1V |  | Al 탈산 | B | 37 | 42 | 52500 | 72.08 | B | B | B |  | 1 | 1 |  | 1540 | 1569 | 5800 |  |  | 5800 | 57.12 | 14 | 101540 | 1628 |  | Y | 38 | 31 | [7 empty] | 김형철 | 2 |  | Y |  |  |  |  | 105.25 | 13-1 | 0 | 223.64 | A |  | 1628 | 3 | 0.16 | 1588 | 1.18 | 79 | 38 | 297 | 4:57 | 15 | 15 | 33 | 0 |  | 0 |  | 700 | N2 | 2022-01-02 02:01 | 2022-01-02 02:40 | 40 | 2022-01-02 02:00 | 41 |  |  |  |  | Y |  |  |  | Y | [5 empty] | 0 | 186.75 | [23 empty] | 1.08 | 0 | A | [9 empty] | 1043 | 766 | 0 | 53 | 0 | 244 | 0 | 643 | 0 | 399 | 0 | 0 | 18 | 0
2022-01-01 | B68207 | 2 | 저탄소 | SBC90B2 | TUNDISH교체 | Al 탈산 | B | 33 | 64 | 52400 | 97.63 | B | B |  | B | 1 |  | 1 | 1555 | 1554 | 9000 |  |  | 9000 | 102.79 | 11 | 87560 | 1669 |  | Y | 49 | 44 | [7 empty] | 임승우 | 2 | [6 empty] | 102.8 | 12-4 | 296.44 | 0 | A |  | 1655 | 1 | 0.25 | 1582 | 1.78 | 81 | 29 | 260 | 4:20 | 18 | 21 | 0 | 34 |  | 60.88 | 0 | 0 | AR | 2022-01-02 03:11 | 2022-01-02 03:44 | 32 | 2022-01-02 02:59 | 45 |  |  |  |  | Y | [7 empty] | 8 | 4.3 | 17.69 | 0 | [16 empty] | 0.8 |  |  | 2.33 |  |  |  | 0.38 | 0.38 | B | [9 empty] | 178 | 295 | 0 | 582 | 0 | 472 | 0 | 1297 | 0 | 0 | 0 | 0 | 132 | 22 |  |  | 6 |  | 1
2022-01-01 | A68860 | 1 | 저탄소 | SCR420H1V |  | Al 탈산 | B | 5 | 9 | 53000 | 81.05 | B | B | B |  | 1 | 1 |  | 1540 | 1556 | 6900 |  |  | 6900 | 45.31 | 18 | 152298 | 1622 |  | Y | 45 | 37 | [7 empty] | 김형철 | 2 |  | Y |  |  |  |  | 104.8 | 13-9 | 0 | 227.28 | A |  | 1619 | 3 | 0.16 | 1578 | 1.21 | 69 | 32 | 313 | 5:13 | 13 | 15 | 34 | 0 |  | 0 |  | 700 | N2 | 2022-01-02 03:08 | 2022-01-02 03:41 | 33 | 2022-01-02 03:06 | 35 |  |  |  |  | Y |  |  |  | Y | [5 empty] | 0 | 185.37 | [23 empty] | 0.01 | 0 | A | [9 empty] | 871 | 779 | 0 | 38 | 0 | 216 | 0 | 842 | 0 | 640 | 0 | 0 | 27 | 7 |  |  | 5
2022-01-01 | B68208 | 2 | 저탄소 | SBC90B2 |  | Al 탈산 | B | 6 | 78 | 50900 | 96.57 | B | B |  | B | 1 |  | 1 | 1555 | 1539 | 9100 |  |  | 9100 | 103.93 | 11 | 87560 | 1650 |  | Y | 50 | 47 | [7 empty] | 임승우 | 2 | [6 empty] | 104.9 | 12-3 | 147.75 | 0 | A |  | 1634 | 1 | 0.21 | 1573 | 1.54 | 72 | 33 | 222 | 3:42 | 18 | 19 | 0 | 35 | 45 | 40.83 | 0 | 0 | AR | 2022-01-02 04:14 | 2022-01-02 04:39 | 26 | 2022-01-02 04:02 | 37 |  |  |  |  | Y | [7 empty] | 5 | 4.1 | 12.17 | 0 | [20 empty] | 1.18 |  |  | 0.33 | 0.33 | B | [9 empty] | 1165 | 386 | 0 | 620 | 0 | 392 | 0 | 1165 | 0 | 0 | 0 | 0 | 66 | 15 |  |  | 4
2022-01-01 | A68861 | 1 | 저탄소 | BP-SCR420HC | 유사강종연연주 | Al 탈산 | B | 35 | 11 | 53900 | 77.65 | B | B | B |  | 1 | 1 |  | 1540 | 1552 | 5800 |  |  | 5800 | 171.37 | 4 | 33844 | 1627 |  | Y | 43 | 29 | [7 empty] | 김형철 | 2 |  |  | Y |  |  |  | 97.1 | 12-9 | 0 | 270.02 | A |  | 1627 | 3 | 0.16 | 1582 | 1.32 | 71 | 33 | 295 | 4:55 | 16 | 17 | 35 | 0 |  | 0 |  | 700 | N2 | 2022-01-02 04:15 | 2022-01-02 04:41 | 26 | 2022-01-02 04:13 | 28 |  |  |  |  | Y |  |  |  | Y | [5 empty] | 0 | 182.92 | [23 empty] | 0.01 | 0 | A | [9 empty] | 770 | 747 | 0 | 13 | 0 | 191 | 0 | 590 | 0 | 477 | 0 | 0 | 0 | 0 |  |  | 4
2022-01-01 | B68209 | 2 | 저탄소 | SBC90B2 |  | Al 탈산 | B | 18 | 69 | 51200 | 87.32 | B | B |  | B | 1 |  | 1 | 1555 | 1569 | 7500 |  |  | 7500 | 78.52 | 12 | 95520 | 1652 |  | Y | 44 | 37 | [7 empty] | 임승우 | 2 |  |  | Y |  |  |  | 108.5 | 12-9 | 220.89 | 0 | A |  | 1636 | 1 | 0.21 | 1574 | 1.68 | 73 | 34 | 239 | 3:59 | 18 | 19 | 0 | 36 |  | 48.18 | 0 | 0 | AR | 2022-01-02 05:10 | 2022-01-02 05:37 | 28 | 2022-01-02 05:00 | 37 |  |  |  |  | Y | [8 empty] | 4 | 13.63 | 0 | [20 empty] | 0.96 |  |  | 0.19 | 0.19 | B | [9 empty] | 1350 | 252 | 0 | 955 | 0 | 403 | 0 | 950 | 0 | 0 | 0 | 0 | 66 | 6 |  |  | 4
2022-01-01 | A68862 | 1 | 저탄소 | BP-SCR420HC |  | Al 탈산 | B | 16 | 45 | 53400 | 70.83 | B | B | B |  | 1 | 1 |  | 1540 | 1540 | 5900 |  |  | 5900 | 69.73 | 10 | 84610 | 1620 |  | Y | 41 | 30 | [7 empty] | 김형철 | 2 |  | Y |  |  |  |  | 103.15 | 12-8 | 0 | 229.8 | A |  | 1620 | 3 | 0.16 | 1620 | 0 | 109 | 35 | 288 | 4:48 | 16 | 16 | 36 | 0 |  | 0 |  | 700 | N2 | 2022-01-02 05:06 | 2022-01-02 05:37 | 31 | 2022-01-02 05:05 | 32 | [14 empty] | 0 | 154.82 | [23 empty] | 1 | 0 | A | [9 empty] | 607 | 821 | 0 | 29 | 0 | 205 | 0 | 496 | 0 | 398 | 0 | 0 | 0 | 15
2022-01-01 | B68210 | 2 | 저탄소 | SBC90B2 | 잔강최소화전 | Al 탈산 | B | 30 | 72 | 50650 | 107.1 | B | B |  | C | 1 |  | 1 | 1555 | 1549 | 8600 |  |  | 8600 | 90.03 | 12 | 95520 | 1645 |  | Y | 55 | 44 |  |  | B68207 | 05 |  |  |  | 임승우 | 2 |  |  | Y |  |  |  | 108.85 | 12-8 | 196.17 | 0 | A |  | 1627 | 1 | 0.17 | 1577 | 1.16 | 76 | 37 | 380 | 6:20 | 18 | 18 | 0 | 37 |  | 21.99 | 0 | 0 | AR | 2022-01-02 06:29 | 2022-01-02 06:42 | 13 | 2022-01-02 06:19 | 23 | [14 empty] | 8.92 | 0 | [20 empty] | 1.09 |  |  | 0 | 0 | A | [9 empty] | 352 | 942 | 0 | 430 | 0 | 361 | 0 | 1144 | 0 | 0 | 0 | 0 | 67 | 20
2022-01-01 | A68863 | 1 | 저탄소 | BP-SCR420HC |  | Al 탈산 | B | 37 | 43 | 52000 | 70.18 | B | B | C |  | 1 | 1 |  | 1540 | 1559 | 5200 |  |  | 5200 | 51.22 | 12 | 101532 | 1609 |  | Y | 38 | 26 | [7 empty] | 김형철 | 2 |  | Y |  |  |  |  | 102.75 | 12-8 | 0 | 168.35 | A |  | 1610 | 3 | 0.14 | 1579 | 0.97 | 68 | 33 | 271 | 4:31 | 16 | 17 | 37 | 0 |  | 0 |  | 700 | N2 | 2022-01-02 06:05 | 2022-01-02 06:34 | 29 | 2022-01-02 06:04 | 30 |  |  |  |  | Y |  |  |  | Y | [5 empty] | 0 | 166.93 | [23 empty] | 2.15 | 0 | A | [9 empty] | 845 | 717 | 0 | 5 | 0 | 228 | 0 | 496 | 0 | 399 | 0 | 0 | 0 | 13
2022-01-01 | A68864 | 1 | 저탄소 | BP-SCR420HC |  | Al 탈산 | B | 5 | 10 | 52900 | 69.63 | B | C | C |  | 1 | 1 |  | 1540 | 1538 | 6000 |  |  | 6000 | 70.91 | 10 | 84610 | 1608 |  | Y | 40 | 31 | [7 empty] | 김형철 | 2 |  | Y |  |  |  |  | 99.95 | 13-3 | 0 | 276.4 | A |  | 1614 | 3 | 0.15 | 1578 | 1.24 | 67 | 31 | 305 | 5:05 | 16 | 18 | 38 | 0 |  | 0 |  | 500 | N2 | 2022-01-02 07:07 | 2022-01-02 07:33 | 26 | 2022-01-02 07:06 | 27 |  |  |  |  | Y |  |  |  | Y | [5 empty] | 0 | 162.26 | [23 empty] | 2.86 | 0.44 | A | [9 empty] | 962 | 649 | 0 | 25 | 0 | 209 | 0 | 495 | 0 | 400 | 0 | 0 | 0 | 0
2022-01-02 | B68211 | 2 | 중탄소 | AE15B35C | 잔강최소화 | Si 탈산 | B | 33 | 65 | 52200 | 103.28 | C | C |  | C | 1 |  | 1 | 1540 | 1524 | 7600 |  |  | 7600 | 80.86 | 12 | 93986 | 1643 |  | Y | 43 | 40 |  |  | B68208 | 05 |  |  |  | 임승우 | 2 |  | Y |  |  |  |  | 105.5 | 12-6 | 241.76 | 0 | A |  | 1629 | 1 | 0.23 | 1573 | 1.17 | 75 | 29 | 1 | 0:01 | 15 | 16 | 0 | 38 |  | 41.4 | 0 | 0 | AR | 2022-01-02 07:44 | 2022-01-02 08:03 | 20 | 2022-01-02 07:24 | 39 |  |  |  |  | N | [7 empty] | 6 | 4 | 11.02 | 0 | [23 empty] | 0.35 | 0.35 | A | [9 empty] | 340 | 0 | 327 | 41 | 0 | 294 | 0 | 553 | 0 | 256 | 0 | 0 | 66 | 22
2022-01-02 | A68865 | 1 | 저탄소 | BP-SCR420HC |  | Al 탈산 | B | 35 | 12 | 53900 | 71.85 | C | C | C |  | 1 | 1 |  | 1540 | 1525 | 6700 |  |  | 6700 | 65.99 | 12 | 101532 | 1605 |  | Y | 41 | 34 | [7 empty] | 이호남 | 2 |  | Y |  |  |  |  | 103.95 | 13-7 | 0 | 241.41 | A |  | 1609 | 3 | 0.14 | 1570 | 1.3 | 59 | 21 | 302 | 5:02 | 16 | 18 | 39 | 0 |  | 0 |  | 700 | N2 | 2022-01-02 08:10 | 2022-01-02 08:34 | 25 | 2022-01-02 08:09 | 26 |  |  |  |  | Y |  |  |  | Y | [5 empty] | 0 | 171.71 | [23 empty] | 2.86 | 1.52 | A | [9 empty] | 685 | 852 | 0 | 19 | 0 | 170 | 0 | 499 | 0 | 398 | 0 | 0 | 0 | 0
2022-01-02 | B68212 | 2 | 중탄소 | AE15B35C |  | Si 탈산 | B | 6 | 79 | 50200 | 100.32 | C | C |  | C | 1 |  | 1 | 1540 | 1547 | 6900 |  |  | 6900 | 73.2 | 12 | 94266 | 1636 |  | Y | 43 | 37 |  |  | B68209 | 05 |  |  |  | 추창도 | 2 |  |  | Y |  | Y |  | 106.7 | 12-5 | 196.05 | 0 | A |  | 1631 | 1 | 0.21 | 1562 | 1.45 | 64 | 31 | 261 | 4:21 | 15 | 17 | 0 | 39 |  | 39.84 | 0 | 0 | AR | 2022-01-02 08:45 | 2022-01-02 09:06 | 21 | 2022-01-02 08:26 | 40 |  |  |  |  | N | [7 empty] | 12 | 4 | 14.1 | 0 | [23 empty] | 0.62 | 0.62 | A | [9 empty] | 407 | 0 | 321 | 40 | 0 | 350 | 0 | 745 | 0 | 255 | 0 | 0 | 50 | 0
2022-01-02 | B68213 | 2 | 중탄소 | AE15B35C |  | Si 탈산 | B | 18 | 70 | 50400 | 107.95 | C | C |  | C | 1 |  | 1 | 1540 | 1556 | 7000 |  |  | 7000 | 75.13 | 12 | 93168 | 1641 |  | Y | 47 | 39 |  |  | B68210 | 05 |  |  |  | 추창도 | 2 |  |  | Y |  | Y |  |  |  | 203.44 | 0 | A |  | 1629 | 1 | 0.2 | 1576 | 1.05 | 78 | 37 | 179 | 2:59 | 15 | 18 | 0 | 40 | 40 | 36.82 | 0 | 0 | AR | 2022-01-02 09:53 | 2022-01-02 10:12 | 19 | 2022-01-02 09:33 | 39 |  |  |  |  | N | [7 empty] | 11 | 3.5 | 14.64 | 0 | [23 empty] | 0.83 | 0.83 | A | [9 empty] | 444 | 0 | 270 | 30 | 0 | 322 | 0 | 552 | 0 | 256 | 0 | 0 | 54 | 35
2022-01-02 | A68866 | 1 | 저탄소 | BP-SCR420HC |  | Al 탈산 | B | 16 | 46 | 53500 | 70.7 | C | C | C |  | 1 | 1 |  | 1540 | 1620 | 4300 |  |  | 4300 | 50.82 | 10 | 84610 | 1612 |  | Y | 41 | 25 | [7 empty] | 이호남 | 2 |  | Y |  |  |  |  | 100.8 | 12-6 | 0 | 202.86 | A |  | 1609 | 3 | 0.14 | 1572 | 1.32 | 61 | 21 | 310 | 5:10 | 16 | 19 | 40 | 0 |  | 0 |  | 800 | N2 | 2022-01-02 09:26 | 2022-01-02 09:47 | 21 | 2022-01-02 09:24 | 23 |  |  |  |  | Y |  |  |  | Y | [5 empty] | 0 | 152.68 | [23 empty] | 0.29 | 0 | A | [9 empty] | 1253 | 329 | 0 | 39 | 0 | 237 | 0 | 807 | 0 | 621 | 0 | 0 | 74 | 19
2022-01-02 | B68214 | 2 | 중탄소 | AE15B35C |  | Si 탈산 | B | 30 | 73 | 50050 | 90.18 | C | C |  | C | 1 |  | 1 | 1540 | 1597 | 5400 |  |  | 5400 | 51.15 | 14 | 105578 | 1633 |  | Y | 39 | 34 | [7 empty] | 추창도 | 2 |  |  |  |  | Y |  | 103.75 | 12-3 | 133.68 | 0 | A |  | 1628 | 1 | 0.22 | 1559 | 1.53 | 61 | 23 | 268 | 4:28 | 15 | 16 | 0 | 41 |  | 39.41 | 0 | 0 | AR | 2022-01-02 10:41 | 2022-01-02 11:23 | 42 | 2022-01-02 10:23 | 60 |  |  |  |  | N | [7 empty] | 4 | 4.5 | 15.4 | 0 | [23 empty] | 0.33 | 0.33 | A | [9 empty] | 569 | 0 | 399 | 70 | 0 | 361 | 0 | 813 | 0 | 409 | 0 | 0 | 47 | 12
2022-01-02 | A68867 | 1 | 저탄소 | BP-SCR420HC |  | Al 탈산 | B | 37 | 44 | 51900 | 67.22 | C | C | C |  | 1 | 1 |  | 1540 | 1561 | 5600 |  |  | 5600 | 36.77 | 18 | 152298 | 1617 |  | Y | 41 | 29 | [7 empty] | 이호남 | 2 | [6 empty] | 102.3 | 12-8 | 0 | 236.08 | A |  | 1608 | 3 | 0.14 | 1578 | 1.15 | 67 | 22 | 307 | 5:07 | 16 | 17 | 41 | 0 |  | 0 |  | 600 | N2 | 2022-01-02 10:25 | 2022-01-02 11:05 | 40 | 2022-01-02 10:24 | 41 |  |  |  |  | Y |  |  |  | Y | [5 empty] | 0 | 127.35 | [23 empty] | 1.47 | 0 | A | [9 empty] | 1059 | 519 | 0 | 14 | 0 | 237 | 0 | 652 | 0 | 507 | 0 | 0 | 75 | 10
2022-01-02 | B68215 | 2 | 중탄소 | AE15B35C |  | Si 탈산 | B | 33 | 66 | 51900 | 104.5 | C | C |  | C | 1 |  | 1 | 1540 | 1596 | 4900 |  |  | 4900 | 50.54 | 12 | 96958 | 1636 |  | Y | 41 | 31 | [7 empty] | 추창도 | 2 |  |  |  |  | Y |  | 101.2 | 12-2 | 181.77 | 0 | A |  | 1629 | 1 | 0.23 | 1564 | 1.49 | 66 | 25 | 246 | 4:06 | 15 | 17 | 0 | 42 | 60 | 59.91 | 0 | 0 | AR | 2022-01-02 11:57 | 2022-01-02 12:28 | 31 | 2022-01-02 11:29 | 59 | [14 empty] | 21.29 | 0 | [20 empty] | 0.82 |  |  | 0.84 | 0.84 | A | [9 empty] | 580 | 0 | 501 | 20 | 0 | 415 | 0 | 795 | 0 | 461 | 0 | 0 | 0 | 11 |  |  | 4
2022-01-02 | A68868 | 1 | 저탄소 | SCR420HCS | 유사강종연연주 | Si 탈산 | B | 5 | 11 | 53300 | 67.27 | C | C | C |  | 1 | 1 |  | 1540 | 1570 | 5400 |  |  | 5400 | 106.37 | 6 | 50766 | 1620 |  | Y | 41 | 30 | [7 empty] | 이호남 | 2 |  | Y |  |  |  |  | 98.65 | 13-1 | 0 | 202.73 | A |  | 1610 | 3 | 0.15 | 1570 | 1.48 | 59 | 16 | 310 | 5:10 | 16 | 18 | 42 | 0 |  | 0 |  | 650 | N2 | 2022-01-02 11:44 | 2022-01-02 12:16 | 32 | 2022-01-02 11:44 | 32 |  |  |  |  | Y |  |  |  | Y | [5 empty] | 0 | 128.77 | [23 empty] | 3.17 | 0 | A | [9 empty] | 859 | 665 | 0 | 59 | 0 | 234 | 0 | 720 | 0 | 561 | 0 | 0 | 97 | 11
2022-01-02 | B68216 | 2 | 중탄소 | AE15B35C | 잔강최소화전 | Si 탈산 | B | 6 | 80 | 50150 | 107.95 | C | C |  | C | 1 |  | 1 | 1540 | 1556 | 6400 |  |  | 6400 | 62.25 | 14 | 102807 | 1631 |  | Y | 40 | 36 | [7 empty] | 추창도 | 2 |  |  |  |  | Y |  | 102.25 | 12-1 | 220.6 | 0 | A |  | 1623 | 1 | 0.21 | 1563 | 1.58 | 65 | 23 | 244 | 4:04 | 15 | 16 | 0 | 43 |  | 50.61 | 0 | 0 | AR | 2022-01-02 13:20 | 2022-01-02 13:34 | 13 | 2022-01-02 12:45 | 48 |  |  |  |  | N | [7 empty] | 5 | 4.5 | 12.98 | 0 | [23 empty] | 0.25 | 0.25 | A | [9 empty] | 507 | 0 | 418 | 26 | 0 | 387 | 0 | 1011 | 0 | 362 | 0 | 0 | 52 | 12
2022-01-02 | A68869 | 1 | 저탄소 | SCR420HCS | TUNDISH교체전 | Si 탈산 | B | 35 | 13 | 54100 | 81.2 | C | C | C |  | 1 | 1 |  | 1540 | 1531 | 6500 |  |  | 6500 | 70.4 | 12 | 92328 | 1619 | 715 | Y | 47 | 33 | [7 empty] | 이호남 | 2 |  | Y |  |  |  |  | 97.9 | 12-10 | 0 | 246.69 | A |  | 1619 | 3 | 0.14 | 1574 | 1.32 | 63 | 25 | 309 | 5:09 | 16 | 18 | 43 | 0 |  | 0 |  | 600 | N2 | 2022-01-02 12:59 | 2022-01-02 13:22 | 23 | 2022-01-02 12:58 | 24 |  |  |  |  | Y |  |  |  | Y | [5 empty] | 0 | 153.82 | [23 empty] | 4.69 | 0 | A | [9 empty] | 1271 | 324 | 0 | 39 | 0 | 203 | 0 | 499 | 0 | 413 | 0 | 0 | 0 | 7
2022-01-02 | B68217 | 2 | 중탄소 | AE15B36C2 | 잔강최소화 | Si 탈산 | B | 18 | 71 | 50500 | 97.2 | C | C |  | C | 1 |  | 1 | 1540 | 1564 | 6200 |  |  | 6200 | 67.82 | 13 | 91424 | 1640 |  | Y | 41 | 32 | [11 empty] | Y |  |  |  | 107.8 | 12-7 | 144.96 | 0 | A |  | 1633 | 1 | 0.25 | 1571 | 1.55 | 73 | 19 | 270 | 4:30 | 15 | 16 | 0 | 44 |  | 63.54 | 0 | 0 | AR | 2022-01-02 14:14 | 2022-01-02 14:55 | 41 | 2022-01-02 13:50 | 65 | [12 empty] | 4 |  | 14.64 | 0 | [23 empty] | 0.27 | 0.27 | A | [9 empty] | 201 | 0 | 526 | 161 | 0 | 100 | 0 | 497 | 0 | 156 | 0 | 0 | 86 | 26
2022-01-02 | A68870 | 1 | 고탄소 | P-AE1055LSM | TUNDISH교체 | Al 탈산 | B | 16 | 47 | 53300 | 86.73 | C | C | D |  | 1 | 1 |  | 1520 | 1562 | 6100 |  |  | 6100 | 72.1 | 10 | 84610 | 1621 |  | Y | 42 | 35 | [7 empty] | 이호남 | 2 |  | N |  |  | Y |  | 102.15 | 12-7 | 0 | 315.1 | A |  | 1621 | 3 | 0.14 | 1589 | 0.71 | 105 | 27 | 329 | 5:29 | 25 | 25 | 44 | 0 |  | 0 |  | 600 | N2 | 2022-01-02 14:11 | 2022-01-02 14:49 | 37 | 2022-01-02 14:11 | 37 |  |  |  |  | Y |  |  |  | Y | [5 empty] | 0 | 279.74 | [19 empty] | 2.1 |  |  |  | 6.1 | 0 | A |  |  | 6.128 | 26.026 | 54.542 | 0.386 | 8.9 | 2.095 | 1875.75 | 46 | 0 | 883 | 14 | 0 | 173 | 0 | 1014 | 0 | 543 | 0 | 0 | 141 | 31 |  |  |  |  | 1
2022-01-02 | B68218 | 2 | 중탄소 | AE15B36C2 |  | Si 탈산 | B | 30 | 74 | 50200 | 97.67 | C | D |  | D | 1 |  | 1 | 1540 | 1592 | 5400 |  |  | 5400 | 58.31 | 12 | 92602 | 1631 |  | Y | 45 | 31 | [15 empty] | 95.2 | 11-5 | 84.97 | 0 | A |  | 1620 | 1 | 0.23 | 1564 | 1.41 | 66 | 26 | 183 | 3:03 | 15 | 16 | 0 | 45 |  | 69.31 | 0 | 0 | AR | 2022-01-02 15:14 | 2022-01-02 15:58 | 44 | 2022-01-02 14:55 | 63 |  |  |  |  | N | [7 empty] | 3 | 5 | 14.87 | 0 | [23 empty] | 0.22 | 0.22 | B | [9 empty] | 159 | 0 | 436 | 115 | 0 | 99 | 0 | 1095 | 0 | 158 | 0 | 0 | 150 | 0
2022-01-02 | A68871 | 1 | 고탄소 | P-AE1055LSM |  | Al 탈산 | B | 37 | 45 | 52400 | 81.47 | C | D | D |  | 1 | 1 |  | 1520 | 1586 | 3700 |  |  | 3700 | 36.44 | 12 | 101532 | 1588 |  | Y | 41 | 22 | [7 empty] | 이호남 | 2 | [6 empty] | 100 | 12-5 | 0 | 199.54 | A |  | 1588 | 3 | 0.13 | 1541 | 1.18 | 57 | 21 | 267 | 4:27 | 25 | 25 | 45 | 0 |  | 0 |  | 500 | N2 | 2022-01-02 15:17 | 2022-01-02 15:51 | 34 | 2022-01-02 15:17 | 34 |  |  |  |  | Y |  |  |  | Y | [5 empty] | 0 | 227.67 | [23 empty] | 7.38 | 0 | A |  |  | 6.301 | 26.853 | 54.389 | 0.176 | 8.631 | 2.025 | 1811.35 | 45 | 0 | 899 | 8 | 0 | 136 | 0 | 754 | 0 | 451 | 0 | 0 | 174 | 36
2022-01-02 | A68872 | 1 | 고탄소 | P-AE1055LSM |  | Al 탈산 | B | 5 | 12 | 0 | 74.83 | D | D | D |  | 1 | 1 |  | 1520 | 1563 | 3700 |  |  | 3700 | 43.73 | 10 | 84610 | 1587 |  | Y | 41 | 22 | [7 empty] | 김덕진 | 2 |  |  |  |  | Y |  | 154.1 |  | 1.77 | 175.53 | A |  | 1587 | 3 | 0.13 | 1541 | 1.35 | 57 | 16 | 247 | 4:07 | 25 | 26 | 46 | 0 |  | 0 |  | 400 | N2 | 2022-01-02 16:14 | 2022-01-02 16:52 | 38 | 2022-01-02 16:13 | 38 |  |  |  |  | Y |  |  |  | Y | [5 empty] | 0 | 152.76 | [23 empty] | 7.88 | 0.57 | A |  |  | 6.843 | 28.388 | 52.66 | 0.125 | 7.695 | 1.855 | 1560.93 | 0 | 0 | 753 | 15 | 0 | 148 | 0 | 650 | 0 | 546 | 0 | 0 | 53 | 48
2022-01-02 | B68219 | 2 | 중탄소 | AE15B36C2 |  | Si 탈산 | B | 33 | 67 | 51650 | 94.87 | D | D |  | D | 1 |  | 1 | 1540 | 1537 | 6900 |  |  | 6900 | 69.61 | 13 | 99126 | 1630 |  | Y | 42 | 37 | [15 empty] | 96.65 | 11-8 | 174.65 | 0 | A |  | 1621 | 1 | 0.23 | 1562 | 1.46 | 64 | 25 | 192 | 3:12 | 15 | 17 | 0 | 46 |  | 92.92 | 0 | 0 | AR | 2022-01-02 16:35 | 2022-01-02 17:01 | 25 | 2022-01-02 16:19 | 42 |  |  |  |  | N | [7 empty] | 3 | 5 | 19.65 | 0 | [23 empty] | 0.24 | 0.24 | A | [9 empty] | 299 | 0 | 393 | 81 | 0 | 57 | 0 | 795 | 0 | 0 | 0 | 0 | 73 | 28
2022-01-02 | A68873 | 1 | 고탄소 | P-AE1055LSM |  | Al 탈산 | B | 35 | 14 | 54300 | 79.65 | D | D | D |  | 1 | 1 |  | 1520 | 1583 | 3400 |  |  | 3400 | 33.49 | 12 | 101532 | 1599 |  | Y | 41 | 29 | [7 empty] | 김덕진 | 2 |  |  | Y |  |  |  | 100.8 | 13-3 | 0 | 131.47 | A |  | 1594 | 3 | 0.13 | 1555 | 1.03 | 71 | 28 | 272 | 4:32 | 25 | 25 | 47 | 0 |  | 0 |  | 400 | N2 | 2022-01-02 17:24 | 2022-01-02 17:56 | 32 | 2022-01-02 17:23 | 33 |  |  |  |  | Y |  |  |  | Y | [5 empty] | 0 | 178.35 | [23 empty] | 8.78 | 1.23 | A |  |  | 5.902 | 30.655 | 51.019 | 0.229 | 8.644 | 1.664 | 1430.46 | 0 | 0 | 736 | 15 | 0 | 170 | 0 | 594 | 0 | 496 | 0 | 0 | 161 | 61
2022-01-02 | B68220 | 2 | 중탄소 | AE15B36C2 | TUNDISH교체전 | Si 탈산 | B | 6 | 81 | 50150 | 101.23 | D | D |  | D | 1 |  | 1 | 1540 | 1523 | 8200 |  |  | 8200 | 87.12 | 12 | 94124 | 1630 | 361 | Y | 52 | 45 | [15 empty] | 103.95 | 12-2 | 128.42 | 0 | A |  | 1630 | 1 | 0.27 | 1561 | 1.68 | 63 | 30 | 243 | 4:03 | 15 | 16 | 0 | 47 | 120 | 111 | 0 | 0 | AR | 2022-01-02 17:44 | 2022-01-02 18:04 | 20 | 2022-01-02 17:28 | 36 |  |  |  |  | N | [7 empty] | 5 | 5 | 27.71 | 0 | [23 empty] | 0.4 | 0.4 | B | [9 empty] | 308 | 12 | 625 | 95 | 0 | 0 | 0 | 695 | 0 | 157 | 0 | 0 | 200 | 0
2022-01-02 | B68221 | 2 | 중탄소 | SRD1 | TUNDISH교체 | Al 탈산 | B | 18 | 72 | 49650 | 98.62 | D | D |  | D | 1 |  | 1 | 1540 | 1547 | 8000 |  |  | 8000 | 82.91 | 12 | 96495 | 1654 |  | Y | 50 | 41 | [15 empty] | 103.25 | 12-3 | 19.76 | 130.18 | A |  | 1647 | 1 | 0.25 | 1576 | 1.74 | 83 | 30 | 238 | 3:58 | 15 | 20 | 0 | 48 |  | 198.42 | 0 | 0 | N2 | 2022-01-02 18:45 | 2022-01-02 19:32 | 47 | 2022-01-02 18:34 | 58 |  |  |  |  | N | [7 empty] | 2 | 4.5 | 0 | 45.66 | [16 empty] | 0.8 | [6 empty] | 0.21 | 0.21 | A | [9 empty] | 1517 | 0 | 0 | 0 | 0 | 264 | 0 | 497 | 0 | 209 | 0 | 0 | 0 | 61 |  |  | 4 |  | 1
2022-01-02 | A68874 | 1 | 고탄소 | P-AE1055LSM |  | Al 탈산 | B | 16 | 48 | 53300 | 74.78 | D | D | D |  | 1 | 1 |  | 1520 | 1530 | 5500 |  |  | 5500 | 54.17 | 12 | 101532 | 1590 |  | Y | 43 | 33 | [7 empty] | 김덕진 | 2 |  |  | Y | [5 empty] | 0 | 262.56 | A |  | 1590 | 3 | 0.13 | 1555 | 1.13 | 71 | 29 | 273 | 4:33 | 25 | 25 | 48 | 0 |  | 0 |  | 400 | N2 | 2022-01-02 18:27 | 2022-01-02 18:57 | 30 | 2022-01-02 18:26 | 31 |  |  |  |  | Y |  |  |  | Y | [5 empty] | 0 | 135.43 | [23 empty] | 10.28 | 1.23 | A |  |  | 6.471 | 28.161 | 52.537 | 0.132 | 8.118 | 1.865 | 1607.06 | 0 | 0 | 766 | 11 | 0 | 155 | 0 | 794 | 0 | 596 | 0 | 0 | 170 | 32
2022-01-02 | B68222 | 2 | 중탄소 | SRD1 |  | Al 탈산 | B | 30 | 75 | 49750 | 87.13 | D | D |  | D | 1 |  | 1 | 1540 | 1554 | 6300 |  |  | 6300 | 67.44 | 14 | 93410 | 1618 |  | Y | 48 | 36 | [15 empty] | 96.05 | 11-6 | 0 | 180 | A |  | 1607 | 1 | 0.19 | 1568 | 1.26 | 75 | 28 | 220 | 3:40 | 15 | 16 | 0 | 49 |  | 80.97 | 0 | 0 | N2 | 2022-01-02 19:45 | 2022-01-02 20:35 | 50 | 2022-01-02 19:36 | 59 |  |  |  |  | N | [8 empty] | 5 | 0 | 16.48 | [23 empty] | 0 | 0 | A | [9 empty] | 1266 | 0 | 207 | 41 | 0 | 157 | 0 | 996 | 0 | 256 | 0 | 0 | 249 | 6
2022-01-02 | A68875 | 1 | 고탄소 | P-AE1055LSM |  | Al 탈산 | B | 37 | 46 | 51900 | 76.85 | D | D | D |  | 1 | 1 |  | 1520 | 1558 | 4400 |  |  | 4400 | 43.34 | 12 | 101532 | 1606 |  | Y | 42 | 26 | [7 empty] | 김덕진 | 2 |  | Y |  |  | N |  |  |  | 0.08 | 117.96 | A |  | 1606 | 3 | 0.13 | 1551 | 1.67 | 67 | 34 | 282 | 4:42 | 25 | 25 | 49 | 0 |  | 0 |  | 400 | N2 | 2022-01-02 19:37 | 2022-01-02 20:05 | 28 | 2022-01-02 19:35 | 29 |  |  |  |  | Y |  |  |  | Y | [5 empty] | 0 | 148.75 | [23 empty] | 11.84 | 1.23 | A | [9 empty] | 0 | 0 | 829 | 8 | 0 | 149 | 0 | 497 | 0 | 398 | 0 | 0 | 0 | 22
2022-01-02 | B68223 | 2 | 중탄소 | SRD1 |  | Al 탈산 | B | 33 | 68 | 51250 | 106.42 | D | D |  | D | 1 |  | 1 | 1540 | 1548 | 7400 |  |  | 7400 | 74.95 | 12 | 98739 | 1618 |  | Y | 46 | 40 | [17 empty] | 0 | 240.89 | A |  | 1618 | 1 | 0.23 | 1561 | 1.19 | 68 | 29 | 252 | 4:12 | 15 | 16 | 0 | 50 |  | 131.41 | 0 | 0 | N2 | 2022-01-02 21:10 | 2022-01-02 21:37 | 27 | 2022-01-02 20:44 | 53 |  |  |  |  | N | [7 empty] | 3 | 4.5 | 0 | 27.88 | [23 empty] | 0.34 | 0.34 | A | [9 empty] | 1451 | 0 | 267 | 10 | 0 | 208 | 0 | 598 | 0 | 254 | 0 | 0 | 100 | 15 |  |  | 4
2022-01-02 | A68876 | 1 | 고탄소 | P-AE1055LSM |  | Al 탈산 | B | 5 | 13 | 53000 | 72.65 | D | D | D |  | 1 | 1 |  | 1520 | 1604 | 2800 |  |  | 2800 | 33.09 | 10 | 84610 | 1595 |  | Y | 40 | 16 | [7 empty] | 김덕진 | 2 |  | Y |  |  | N |  | 93.45 | 12-5 | 14.22 | 92.5 | A |  | 1595 | 3 | 0.14 | 1555 | 1.25 | 71 | 34 | 151 | 2:31 | 25 | 25 | 50 | 0 |  | 0 |  | 500 | N2 | 2022-01-02 20:38 | 2022-01-02 21:08 | 30 | 2022-01-02 20:37 | 30 |  |  |  |  | Y |  |  |  | Y | [5 empty] | 0 | 159 | [23 empty] | 13.15 | 1.23 | B |  |  | 6.463 | 29.657 | 50.825 | 0.202 | 7.863 | 1.713 | 1430.46 | 0 | 0 | 731 | 8 | 0 | 174 | 0 | 601 | 0 | 397 | 0 | 0 | 0 | 15
2022-01-02 | B68224 | 2 | 중탄소 | SRD1 |  | Al 탈산 | B | 6 | 82 | 49700 | 89.65 | D | D |  | D | 1 |  | 1 | 1540 | 1547 | 6600 |  |  | 6600 | 67.13 | 12 | 98319 | 1616 |  | Y | 40 | 36 | [15 empty] | 100.1 | 11-8 | 0 | 145.03 | A |  | 1613 | 1 | 0.14 | 1553 | 1.41 | 60 | 20 | 310 | 5:10 | 15 | 16 | 0 | 51 | 120 | 84.61 | 0 | 0 | N2 | 2022-01-02 21:58 | 2022-01-02 22:41 | 42 | 2022-01-02 21:45 | 55 |  |  |  |  | N | [7 empty] | 5 | 4 | 0 | 19.19 | [23 empty] | 0.78 | 0.78 | A | [9 empty] | 1437 | 0 | 172 | 30 | 0 | 214 | 0 | 746 | 0 | 258 | 0 | 0 | 101 | 40 |  |  | 4
2022-01-02 | A68877 | 1 | 고탄소 | P-AE1055LSM |  | Al 탈산 | B | 35 | 15 | 53900 | 78.75 | D | D | D |  | 1 | 1 |  | 1520 | 1533 | 5200 |  |  | 5200 | 51.22 | 12 | 101532 | 1588 |  | Y | 41 | 30 | [7 empty] | 김덕진 | 2 |  | Y |  |  |  |  | 103.3 | 13-5 | 0 | 304.69 | A |  | 1588 | 3 | 0.15 | 1552 | 0.97 | 68 | 34 | 297 | 4:57 | 25 | 25 | 51 | 0 |  | 0 |  | 500 | N2 | 2022-01-02 21:52 | 2022-01-02 22:07 | 15 | 2022-01-02 21:51 | 16 |  |  |  |  | Y |  |  |  | Y | [5 empty] | 0 | 206.46 | [23 empty] | 14.86 | 1.29 | A |  |  | 4.989 | 31.487 | 50.97 | 0.1 | 10.216 | 1.618 | 1446.9 | 30 | 0 | 789 | 0 | 0 | 145 | 0 | 550 | 0 | 455 | 0 | 0 | 53 | 27
2022-01-02 | A68878 | 1 | 고탄소 | P-AE1055LSM |  | Al 탈산 | B | 16 | 49 | 52800 | 77.77 | D | B | B |  | 1 | 1 |  | 1520 | 1551 | 4700 |  |  | 4700 | 55.55 | 10 | 84610 | 1585 |  | Y | 41 | 30 | 래들교반 약함 | [6 empty] | 김덕진 | 2 | [6 empty] | 104.2 | 12-9 | 0.03 | 52.47 | A |  | 1586 | 3 | 0.14 | 1548 | 1.06 | 64 | 28 | 262 | 4:22 | 25 | 25 | 52 | 0 |  | 0 |  | 400 | N2 | 2022-01-02 22:50 | 2022-01-02 23:09 | 19 | 2022-01-02 22:48 | 21 |  |  |  |  | Y |  |  |  | Y | [5 empty] | 0 | 167.88 | [23 empty] | 16.04 | 1.29 | A |  |  | 5.99 | 30.229 | 51.095 | 0.215 | 8.53 | 1.69 | 1458.37 | 0 | 0 | 755 | 19 | 0 | 150 | 0 | 644 | 0 | 498 | 0 | 0 | 119 | 36
2022-01-02 | B68225 | 2 | 중탄소 | SRD1 |  | Al 탈산 | B | 18 | 73 | 49550 | 98.53 | D | B |  | B | 1 |  | 1 | 1540 | 1548 | 6400 |  |  | 6400 | 69.89 | 11 | 91567 | 1614 |  | Y | 45 | 38 | [15 empty] | 103.35 | 12-3 | 0 | 111.38 | A |  | 1599 | 1 | 0.17 | 1548 | 1.07 | 55 | 21 | 234 | 3:54 | 15 | 15 | 0 | 52 | 60 | 44.36 | 0 | 0 | N2 | 2022-01-02 23:14 | 2022-01-02 23:45 | 31 | 2022-01-02 23:01 | 44 |  |  |  |  | N | [7 empty] | 3 | 4.8 | 0 | 14.72 | [23 empty] | 0.1 | 0.1 | A | [9 empty] | 1464 | 0 | 249 | 41 | 0 | 329 | 0 | 1453 | 0 | 254 | 0 | 0 | 68 | 12 |  |  | 4
2022-01-02 | A68879 | 1 | 고탄소 | P-AE1055LSM |  | Al 탈산 | B | 37 | 47 | 52100 | 73.93 | B | B | B |  | 1 | 1 |  | 1520 | 1552 | 3900 |  |  | 3900 | 38.41 | 12 | 101532 | 1593 |  | Y | 36 | 23 | [7 empty] | 김형철 | 2 |  | Y |  |  |  |  | 104.55 | 12-9 | 0 | 74.72 | A |  | 1586 | 3 | 0.14 | 1551 | 0.92 | 67 | 23 | 278 | 4:38 | 25 | 25 | 53 | 0 |  | 0 |  | 400 | N2 | 2022-01-02 23:46 | 2022-01-03 00:17 | 31 | 2022-01-02 23:45 | 32 |  |  |  |  | Y |  |  |  | Y | [5 empty] | 0 | 176.28 | [23 empty] | 17.85 | 1.29 | A |  |  | 5.694 | 30.035 | 51.093 | 0.069 | 8.973 | 1.701 | 1458.37 | 21 | 0 | 745 | 0 | 0 | 158 | 0 | 596 | 0 | 465 | 0 | 0 | 0 | 36
2022-01-02 | B68226 | 2 | 중탄소 | SCM440 |  | Al 탈산 | B | 30 | 76 | 49650 | 84.35 | B | B |  | B | 1 |  | 1 | 1540 | 1547 | 6800 |  |  | 6800 | 68.45 | 12 | 99345 | 1612 |  | Y | 44 | 38 | [7 empty] | 임승우 | 2 | [6 empty] | 105.05 | 12-4 | 0 | 256.31 | A |  | 1603 | 1 | 0.17 | 1555 | 1.31 | 59 | 21 | 262 | 4:22 | 15 | 15 | 0 | 53 | 80 | 60.26 | 0 | 0 | N2 | 2022-01-03 00:14 | 2022-01-03 00:48 | 33 | 2022-01-03 00:05 | 42 |  |  |  |  | N | [7 empty] | 4 | 4.5 | 0 | 15 | [20 empty] | 0.56 |  |  | 0.31 | 0.31 | A | [9 empty] | 1280 | 0 | 0 | 50 | 0 | 162 | 0 | 1248 | 0 | 0 | 0 | 0 | 142 | 20 |  |  | 4
2022-01-02 | A68880 | 1 | 고탄소 | P-AE1055LSM |  | Al 탈산 | B | 5 | 14 | 52900 | 79 | B | B | B |  | 1 | 1 |  | 1520 | 1536 | 4900 |  |  | 4900 | 48.26 | 12 | 101532 | 1586 |  | Y | 37 | 30 | [7 empty] | 김형철 | 2 |  | Y |  |  |  |  | 106.05 | 13-9 | 0 | 208.1 | A |  | 1586 | 3 | 0.14 | 1546 | 0.98 | 62 | 23 | 289 | 4:49 | 25 | 25 | 54 | 0 |  | 0 |  | 400 | N2 | 2022-01-03 00:52 | 2022-01-03 01:21 | 29 | 2022-01-03 00:50 | 31 |  |  |  |  | Y |  |  |  | Y | [5 empty] | 0 | 193.88 | [23 empty] | 19.8 | 1.29 | A |  |  | 4.881 | 31.463 | 50.869 | 0.091 | 10.421 | 1.616 | 1446.9 | 79 | 0 | 812 | 0 | 0 | 166 | 0 | 598 | 0 | 471 | 0 | 0 | 0 | 74
2022-01-02 | B68227 | 2 | 중탄소 | SCM440 |  | Al 탈산 | B | 33 | 69 | 51600 | 79.63 | B | B |  | B | 1 |  | 1 | 1540 | 1537 | 6500 |  |  | 6500 | 42.56 | 21 | 152710 | 1620 |  | Y | 41 | 34 | [7 empty] | 임승우 | 2 | [6 empty] | 102.4 | 12-3 | 0 | 216.29 | A |  | 1605 | 1 | 0.16 | 1559 | 0 | 63 | 22 | 241 | 4:01 | 15 | 16 | 0 | 54 |  | 54.63 | 0 | 0 | N2 | 2022-01-03 01:20 | 2022-01-03 01:53 | 34 | 2022-01-03 01:12 | 41 |  |  |  |  | N | [8 empty] | 4.4 | 0 | 15.3 | [20 empty] | 0.65 |  |  | 0.16 | 0.16 | A | [9 empty] | 1264 | 0 | 0 | 0 | 0 | 127 | 0 | 792 | 0 | 0 | 0 | 0 | 86 | 10 |  |  | 4
2022-01-02 | A68881 | 1 | 고탄소 | P-AE1055LSM |  | Al 탈산 | B | 35 | 16 | 53700 | 83.82 | B | B | B |  | 1 | 1 |  | 1520 | 1536 | 5300 |  |  | 5300 | 52.2 | 12 | 101532 | 1586 |  | Y | 42 | 32 | [7 empty] | 김형철 | 2 |  | Y |  |  |  |  | 106.55 | 13-9 | 0 | 70.45 | A |  | 1581 | 3 | 0.13 | 1541 | 0.98 | 57 | 21 | 284 | 4:44 | 25 | 25 | 55 | 0 |  | 0 |  | 400 | N2 | 2022-01-03 02:03 | 2022-01-03 02:27 | 24 | 2022-01-03 02:01 | 26 |  |  |  |  | Y |  |  |  | Y | [5 empty] | 0 | 197.89 | [23 empty] | 22.08 | 1.29 | A |  |  | 4.789 | 30.326 | 51.499 | 0.283 | 10.753 | 1.698 | 1483.24 | 68 | 0 | 846 | 13 | 0 | 129 | 0 | 843 | 0 | 598 | 0 | 0 | 50 | 36
2022-01-02 | B68228 | 2 | 중탄소 | 42CRMOS4HAM |  | Si 탈산 | B | 6 | 83 | 49400 | 104.98 | B | B |  | B | 1 |  | 1 | 1540 | 1550 | 8100 |  |  | 8100 | 201.31 | 6 | 40236 | 1642 |  | Y | 45 | 40 | [7 empty] | 임승우 | 2 | [6 empty] | 102.7 | 12-1 | 0 | 183.53 | A |  | 1632 | 1 | 0.17 | 1560 | 1.5 | 68 | 34 | 230 | 3:50 | 18 | 19 | 0 | 55 |  | 68.68 | 0 | 0 | N2 | 2022-01-03 02:47 | 2022-01-03 02:58 | 11 | 2022-01-03 02:22 | 36 |  |  |  |  | N | [7 empty] | 4 | 4.4 | 0 | 19.25 | [23 empty] | 0.61 | 0.61 | A | [9 empty] | 1614 | 0 | 739 | 42 | 0 | 0 | 0 | 548 | 0 | 0 | 0 | 0 | 134 | 6 |  |  | 4
2022-01-02 | A68882 | 1 | 고탄소 | P-AE1055LSM |  | Al 탈산 | B | 16 | 50 | 52400 | 84.42 | B | B | B |  | 1 | 1 |  | 1520 | 1525 | 5400 |  |  | 5400 | 53.19 | 12 | 101532 | 1591 |  | Y | 43 | 31 | 교반 약해 대차 교반호스 교체, 실린더 로드 교체 | [6 empty] | 김형철 | 2 |  | Y |  |  |  |  | 108.7 | 13-3 | 0.02 | 64.1 | A |  | 1591 | 3 | 0.14 | 1549 | 1.05 | 65 | 26 | 253 | 4:13 | 25 | 25 | 56 | 0 |  | 0 |  | 400 | N2 | 2022-01-03 03:03 | 2022-01-03 03:31 | 27 | 2022-01-03 03:02 | 29 |  |  |  |  | Y |  |  |  | Y | [5 empty] | 0 | 189.66 | [23 empty] | 24.61 | 1.29 | A |  |  | 4.879 | 30.503 | 51.989 | 0.208 | 10.655 | 1.704 | 1646.43 | 54 | 0 | 779 | 12 | 0 | 141 | 0 | 798 | 0 | 551 | 0 | 0 | 39 | 33
2022-01-02 | B68229 | 2 | 중탄소 | 42CRMOS4HAM |  | Si 탈산 | B | 18 | 74 | 50050 | 97.43 | B | B |  | B | 1 |  | 1 | 1540 | 1565 | 7800 |  |  | 7800 | 80.58 | 13 | 96798 | 1643 |  | Y | 44 | 39 | [7 empty] | 임승우 | 2 | [6 empty] | 106.05 | 12-5 | 0 | 224.25 | A |  | 1635 | 1 | 0.17 | 1573 | 1.51 | 81 | 41 | 226 | 3:46 | 18 | 18 | 0 | 56 |  | 69.54 | 0 | 0 | N2 | 2022-01-03 03:40 | 2022-01-03 04:03 | 23 | 2022-01-03 03:21 | 42 |  |  |  |  | N | [7 empty] | 12 | 4.3 | 0 | 18.98 | [23 empty] | 0.4 | 0.4 | B | [9 empty] | 1665 | 0 | 964 | 43 | 0 | 0 | 0 | 547 | 0 | 0 | 0 | 0 | 133 | 25 |  |  | 4
2022-01-02 | A68883 | 1 | 고탄소 | P-AE1055LSM |  | Al 탈산 | B | 37 | 48 | 52400 | 77.6 | B | B | B |  | 1 | 1 |  | 1520 | 1551 | 4300 |  |  | 4300 | 50.82 | 10 | 84610 | 1587 |  | Y | 40 | 26 | [7 empty] | 김형철 | 2 |  | Y |  |  |  |  | 103.35 | 12-8 | 0 | 178.18 | A |  | 1587 | 3 | 0.14 | 1550 | 1 | 66 | 30 | 293 | 4:53 | 25 | 25 | 57 | 0 |  | 0 |  | 400 | N2 | 2022-01-03 04:08 | 2022-01-03 04:41 | 33 | 2022-01-03 04:06 | 34 |  |  |  |  | Y |  |  |  | Y | [5 empty] | 0 | 170.26 | [23 empty] | 25.89 | 1.29 | A |  |  | 4.304 | 30.522 | 52.903 | 0.089 | 12.291 | 1.733 | 1680.84 | 48 | 0 | 836 | 12 | 0 | 160 | 0 | 818 | 0 | 548 | 0 | 0 | 30 | 39
2022-01-02 | B68230 | 2 | 중탄소 | 42CRMOS4HAM |  | Si 탈산 | B | 30 | 77 | 50000 | 101.3 | B | B |  | B | 1 |  | 1 | 1540 | 1559 | 7600 |  |  | 7600 | 76.66 | 12 | 99145 | 1630 |  | Y | 45 | 41 | [7 empty] | 임승우 | 2 | [6 empty] | 105.5 | 12-4 | 0 | 164.49 | A |  | 1619 | 1 | 0.14 | 1557 | 1.38 | 65 | 31 | 241 | 4:01 | 18 | 19 | 0 | 57 |  | 64.14 | 0 | 0 | N2 | 2022-01-03 04:43 | 2022-01-03 05:09 | 27 | 2022-01-03 04:23 | 47 |  |  |  |  | N | [7 empty] | 4 | 4.3 | 0 | 17.8 | [23 empty] | 0.58 | 0.58 | A | [9 empty] | 1671 | 0 | 944 | 40 | 0 | 0 | 0 | 547 | 0 | 0 | 0 | 0 | 132 | 12 |  |  | 4
2022-01-02 | A68884 | 1 | 고탄소 | P-AE1055LSM |  | Al 탈산 | B | 5 | 15 | 53000 | 82.38 | B | B | B |  | 1 | 1 |  | 1520 | 1561 | 4700 |  |  | 4700 | 46.29 | 12 | 101532 | 1583 |  | Y | 37 | 28 | [7 empty] | 김형철 | 2 |  | Y |  |  |  |  | 107.3 | 13-10 | 0 | 178.82 | A |  | 1583 | 3 | 0.14 | 1548 | 0.78 | 64 | 28 | 284 | 4:44 | 25 | 25 | 58 | 0 |  | 0 |  | 400 | N2 | 2022-01-03 05:10 | 2022-01-03 05:45 | 35 | 2022-01-03 05:09 | 36 |  |  |  |  | Y |  |  |  | Y | [5 empty] | 0 | 219.9 | [23 empty] | 27.16 | 1.29 | B |  |  | 3.842 | 30.972 | 53.029 | 0.106 | 13.802 | 1.712 | 1711.44 | 30 | 0 | 778 | 33 | 0 | 137 | 0 | 1282 | 0 | 695 | 0 | 0 | 65 | 26
2022-01-02 | B68231 | 2 | 중탄소 | 42CRMOS4HAM |  | Si 탈산 | B | 33 | 70 | 50800 | 92.5 | B | B |  | B | 1 |  | 1 | 1540 | 1595 | 6000 |  |  | 6000 | 63.58 | 12 | 94375 | 1636 |  | Y | 38 | 33 | [7 empty] | 임승우 | 2 | [6 empty] | 106.7 | 12-7 | 0 | 184.25 | A |  | 1624 | 1 | 0.17 | 1562 | 1.41 | 70 | 30 | 268 | 4:28 | 18 | 18 | 0 | 58 |  | 74.07 | 0 | 0 | N2 | 2022-01-03 05:35 | 2022-01-03 06:14 | 39 | 2022-01-03 05:18 | 57 |  |  |  |  | N | [7 empty] | 5 | 4 | 0 | 19 | [23 empty] | 0.36 | 0.36 | A | [9 empty] | 1714 | 0 | 839 | 142 | 0 | 0 | 0 | 547 | 0 | 0 | 0 | 0 | 135 | 5 |  |  | 4
2022-01-02 | A68885 | 1 | 고탄소 | P-AE1055LSM |  | Al 탈산 | B | 35 | 17 | 53500 | 74.55 | B | B | C |  | 1 | 1 |  | 1520 | 1560 | 4200 |  |  | 4200 | 41.37 | 12 | 101532 | 1587 |  | Y | 36 | 24 | [7 empty] | 김형철 | 2 |  | Y |  |  |  |  | 102.1 | 13-4 | 0 | 93.8 | A |  | 1587 | 3 | 0.14 | 1550 | 0.97 | 66 | 25 | 272 | 4:32 | 25 | 25 | 59 | 0 |  | 0 |  | 500 | N2 | 2022-01-03 06:13 | 2022-01-03 06:50 | 37 | 2022-01-03 06:12 | 38 |  |  |  |  | Y |  |  |  | Y | [5 empty] | 0 | 204.48 | [23 empty] | 28.41 | 1.29 | A |  |  | 4.618 | 28.599 | 54.587 | 0.131 | 11.82 | 1.908 | 1844.26 | 0 | 0 | 794 | 9 | 0 | 164 | 0 | 819 | 0 | 547 | 0 | 0 | 26 | 65
2022-01-02 | B68232 | 2 | 중탄소 | 42CRMOS4HAM | 연주종료 | Si 탈산 | B | 6 | 84 | 49500 | 104.55 | B | B |  | C | 1 |  | 1 | 1540 | 1587 | 6700 |  |  | 6700 | 52.96 | 21 | 126518 | 1636 | 717 | Y | 41 | 35 | [7 empty] | 임승우 | 2 |  |  |  |  | Y |  | 106.6 | 12-4 | 0 | 249.23 | A |  | 1629 | 1 | 0.14 | 1551 | 1.51 | 59 | 26 | 289 | 4:49 | 18 | 19 | 0 | 59 |  | 72.1 | 0 | 0 | N2 | 2022-01-03 06:46 | 2022-01-03 07:19 | 33 | 2022-01-03 06:22 | 57 | [12 empty] | 11 |  | 0 | 19.56 | [23 empty] | 1.27 | 1.27 | A | [9 empty] | 1667 | 0 | 903 | 60 | 0 | 180 | 0 | 596 | 0 | 0 | 0 | 0 | 68 | 41 |  |  | 4
2022-01-03 | A68886 | 1 | 고탄소 | P-AE1055LSM |  | Al 탈산 | B | 16 | 51 | 53000 | 77.7 | C | C | C |  | 1 | 1 |  | 1520 | 1563 | 4100 |  |  | 4100 | 48.46 | 10 | 84610 | 1588 |  | Y | 41 | 24 | [7 empty] | 이호남 | 2 |  | Y | [6 empty] | 0 | 75.87 | A |  | 1585 | 3 | 0.14 | 1543 | 1.2 | 59 | 22 | 301 | 5:01 | 25 | 25 | 60 | 0 |  | 0 |  | 500 | N2 | 2022-01-03 07:21 | 2022-01-03 07:50 | 29 | 2022-01-03 07:19 | 32 |  |  |  |  | Y |  |  |  | Y | [5 empty] | 0 | 191.95 | [23 empty] | 0.01 | 0 | A |  |  | 4.529 | 28.87 | 54.727 | 0.108 | 12.083 | 1.895 | 1844.26 | 46 | 0 | 772 | 41 | 0 | 169 | 0 | 818 | 0 | 508 | 0 | 0 | 157 | 32
2022-01-03 | B68233 | 2 | 저탄소 | 18CRNIMO7HI |  | Al 탈산 | I | 18 | 75 | 49800 | 123.27 | C | C |  | C | 1 |  | 1 | 1560 | 1565 | 10000 |  |  | 10000 | 117.65 | 10 | 85000 | 1671 |  | INGOT | 59 | 51 | [7 empty] | 최남길 | [5 empty] | Y |  | 95 | 11-5 | 0 | 254.37 | A |  | 1688 | 1 | 0.14 | 1592 | 1.77 | 86 |  | 246 | 4:06 | 25 | 27 | 0 | 60 |  | 99.26 | 0 | 0 | N2 | 2022-01-03 08:13 |  | 30 | 2022-01-03 07:53 | [5 empty] | Y | [8 empty] | 4.5 | 0 | 32.04 | [18 empty] | 1 |  |  |  |  | 1.46 | 1.46 | A | [9 empty] | 1118 | 1190 | 0 | 64 | 0 | 326 | 0 | 763 | 0 | 360 | 0 | 0 | 50 | 6
2022-01-03 | A68887 | 1 | 고탄소 | P-AE1055LSM |  | Al 탈산 | B | 37 | 49 | 52100 | 75.77 | C | C | C |  | 1 | 1 |  | 1520 | 1587 | 3400 |  |  | 3400 | 33.49 | 12 | 101532 | 1594 |  | Y | 40 | 20 | [7 empty] | 이호남 | 2 |  | Y | [6 empty] | 0 | 147.3 | A |  | 1594 | 3 | 0.14 | 1546 | 1.41 | 62 | 26 | 302 | 5:02 | 25 | 25 | 61 | 0 |  | 0 |  | 500 | N2 | 2022-01-03 08:20 | 2022-01-03 08:54 | 33 | 2022-01-03 08:19 | 35 |  |  |  |  | Y |  |  |  | Y | [5 empty] | 0 | 190.76 | [23 empty] | 1.72 | 0 | A |  |  | 5.658 | 26.681 | 57.114 | 0.146 | 10.094 | 2.14 | 1937.42 | 18 | 0 | 727 | 39 | 0 | 196 | 0 | 754 | 0 | 519 | 0 | 0 | 182 | 23
2022-01-03 | B68234 | 2 | 중탄소 | SNCM8I |  | Al 탈산 | I | 30 | 78 | 48750 | 115.83 | C | C |  | C | 1 |  | 1 | 1560 | 1568 | 7900 |  |  | 7900 | 98.75 | 15 | 80000 | 1655 |  | INGOT | 51 | 43 | [7 empty] | 최남길 | [5 empty] | Y |  | 91.45 | 11-1 | 189.68 | 0 | A |  | 1649 | 1 | 0 | 1568 | 1.6 | 79 |  | 200 | 3:20 | 20 | 25 | 0 | 61 |  | 96.99 | 0 | 0 | AR | 2022-01-03 09:24 |  | 18 | 2022-01-03 09:06 | [5 empty] | Y | [8 empty] | 5 | 28.55 | 0 | [18 empty] | 1 |  |  |  |  | 0 | 0 | A | [9 empty] | 668 | 0 | 211 | 0 | 0 | 310 | 0 | 801 | 0 | 463 | 0 | 0 | 57 | 36
2022-01-03 | A68888 | 1 | 고탄소 | P-AE1055LSM |  | Al 탈산 | B | 5 | 16 | 52800 | 80.82 | C | C | C |  | 1 | 1 |  | 1520 | 1570 | 3900 |  |  | 3900 | 38.41 | 12 | 101532 | 1590 | 357 | Y | 41 | 22 | [7 empty] | 이호남 | 2 |  | Y |  |  |  |  | 102.7 | 13-4 | 0 | 193.71 | A |  | 1587 | 3 | 0.14 | 1545 | 1.11 | 61 | 26 | 313 | 5:13 | 25 | 25 | 62 | 0 |  | 0 |  | 500 | N2 | 2022-01-03 09:32 | 2022-01-03 09:59 | 27 | 2022-01-03 09:30 | 29 |  |  |  |  | Y |  |  |  | Y | [5 empty] | 0 | 213.06 | [23 empty] | 0.18 | 0 | A |  |  | 4.649 | 30.208 | 52.719 | 0.175 | 11.339 | 1.745 | 1680.84 | 21 | 0 | 721 | 37 | 0 | 182 | 0 | 749 | 0 | 517 | 0 | 0 | 242 | 45
2022-01-03 | B68235 | 2 | 저탄소 | SCM415C2 |  | Al 탈산 | I | 33 | 71 | 50500 | 114.08 | C | C |  | C | 1 |  | 1 | 1560 | 1559 | 8700 |  |  | 8700 | 108.75 | 20 | 80000 | 1680 |  | INGOT | 52 | 42 |  |  | B68233 | 03 |  |  |  | 최남길 |  |  |  | Y |  | Y |  | 94 | 11-4 | 0 | 237.35 | A |  | 1681 | 1 | 0.2 | 1592 | 1.72 | 76 |  | 321 | 5:21 | 20 | 26 | 0 | 62 |  | 211.07 | 0 | 0 | N2 | 2022-01-03 10:36 |  | 12 | 2022-01-03 10:19 | [5 empty] | Y | [7 empty] | 5 | 4.5 | 0.08 | 62.05 | [18 empty] | 0.9 |  |  |  |  | 0.63 | 0.63 | A | [9 empty] | 627 | 479 | 0 | 57 | 0 | 237 | 0 | 749 | 0 | 468 | 0 | 0 | 0 | 0
2022-01-03 | A68889 | 1 | 고탄소 | P-AE1055LSM |  | Al 탈산 | B | 35 | 18 | 53900 | 80.85 | C | C | C |  | 1 | 1 |  | 1520 | 1536 | 4900 |  |  | 4900 | 48.26 | 12 | 101532 | 1590 |  | Y | 41 | 28 | [7 empty] | 이호남 | 2 |  | Y |  |  |  |  | 101.7 | 13-3 | 0 | 130.48 | A |  | 1593 | 3 | 0.14 | 1543 | 1.22 | 59 | 23 | 336 | 5:36 | 25 | 25 | 63 | 0 |  | 0 |  | 500 | N2 | 2022-01-03 10:32 | 2022-01-03 11:01 | 29 | 2022-01-03 10:32 | 29 |  |  |  |  | Y |  |  |  | Y | [5 empty] | 0 | 16.92 | [23 empty] | 2.2 | 0 | A |  |  | 4.923 | 28.94 | 54.145 | 0.25 | 10.998 | 1.87 | 1828.31 | 0 | 0 | 688 | 0 | 0 | 156 | 0 | 951 | 0 | 519 | 0 | 0 | 179 | 50
2022-01-03 | B68236 | 2 | 중탄소 | SCM440I |  | Al 탈산 | I | 18 | 76 | 50200 | 113.75 | C | C |  | C | 1 |  | 1 | 1560 | 1552 | 8900 |  |  | 8900 | 89.9 | 30 | 99000 | 1652 |  | INGOT | 50 | 45 | [7 empty] | 문성민 |  |  |  | Y |  | Y |  | 114.6 | 13-3 | 226.68 | 0 | A |  | 1648 | 1 | 0.17 | 1585 | 0 | 90 |  | 235 | 3:55 | 20 | 21 | 0 | 63 |  | 68.84 | 0 | 0 | AR | 2022-01-03 11:42 |  | 8 | 2022-01-03 11:18 | [5 empty] | Y | [7 empty] | 2 | 4 | 19.55 | 0 | [18 empty] | 1 |  |  |  |  | 0.16 | 0.16 | A | [9 empty] | 1454 | 0 | 254 | 58 | 0 | 175 | 0 | 749 | 0 | 258 | 0 | 0 | 141 | 36
2022-01-03 | A68890 | 1 | 고탄소 | P-AE1055LSM | TUNDISH교체전 | Al 탈산 | B | 16 | 52 | 53200 | 91.82 | C | C | C |  | 1 | 1 |  | 1520 | 1588 | 5300 |  |  | 5300 | 61.25 | 12 | 86525 | 1632 |  | Y | 45 | 30 | [7 empty] | 이호남 | 2 |  | Y | [6 empty] | 0 | 184.47 | A |  | 1625 | 3 | 0.16 | 1564 | 1.3 | 80 | 41 | 262 | 4:22 | 25 | 25 | 65 | 0 |  | 0 |  | 800 | N2 | 2022-01-03 11:46 | 2022-01-03 12:04 | 18 | 2022-01-03 11:46 | 18 | [14 empty] | 0 | 332.78 | [23 empty] | 5.3 | 0 | A |  |  | 4.668 | 29.731 | 52.739 | 0.131 | 11.297 | 1.773 | 1774.41 | 0 | 0 | 816 | 33 | 0 | 222 | 0 | 798 | 0 | 399 | 0 | 0 | 179 | 64
2022-01-03 | B68237 | 2 | 중탄소 | SBC70L | TUNDISH교체 | Al 탈산 | B | 6 | 85 | 49600 | 123.48 | C | C |  | C | 1 |  | 1 | 1540 | 1560 | 9600 |  |  | 9600 | 101.73 | 12 | 94364 | 1680 |  | Y | 60 | 48 |  |  | B68234 | 04 |  |  |  | 문성민 | 2 |  |  | Y |  | Y |  | 105 | 12-2 | 287.14 | 0 | A |  | 1679 | 1 | 0.28 | 1580 | 1.6 | 82 | 37 | 247 | 4:07 | 20 | 26 | 0 | 64 |  | 69.87 | 0 | 0 | AR | 2022-01-03 12:56 | 2022-01-03 13:39 | 42 | 2022-01-03 12:43 | 56 |  |  |  |  | N | [7 empty] | 5 | 4.5 | 30.85 | 0 | [16 empty] | 0.7 |  |  | 2.27 | 1.37 |  |  | 0.47 | 0.47 | A | [9 empty] | 0 | 0 | 950 | 95 | 0 | 521 | 0 | 1239 | 0 | 0 | 0 | 0 | 53 | 0 |  |  | 6 |  | 1
2022-01-03 | A68891 | 1 | 고탄소 | P-AE1055LS | 연주시작 | Al 탈산 | B | 37 | 50 | 52200 | 85.18 | C | C | C |  | 1 | 1 |  | 1520 | 1564 | 5300 |  |  | 5300 | 53.28 | 12 | 99468 | 1632 |  | Y | 42 | 29 | [7 empty] | 이호남 | 2 |  | Y | [6 empty] | 0.51 | 91.43 | A |  | 1624 | 3 | 0.14 | 1581 | 1 | 96 | 45 | 384 | 6:24 | 25 | 25 | 66 | 0 |  | 0 |  | 600 | N2 | 2022-01-03 12:58 | 2022-01-03 13:21 | 24 | 2022-01-03 12:58 | 24 |  |  |  |  | Y |  |  |  | Y | [5 empty] | 0 | 191.83 | [19 empty] | 2.41 |  |  |  | 6.84 | 0 | A |  |  | 3.887 | 29.581 | 53.56 | 0.137 | 13.779 | 1.81 | 1859.33 | 16 | 0 | 803 | 23 | 0 | 189 | 0 | 794 | 0 | 400 | 0 | 0 | 179 | 39 |  |  |  | 0 | 1
2022-01-03 | B68238 | 2 | 중탄소 | SBC70L |  | Al 탈산 | B | 30 | 79 | 50250 | 109.07 | C | C |  | A | 1 |  | 1 | 1540 | 1562 | 7600 |  |  | 7600 | 82.14 | 12 | 92520 | 1633 |  | Y | 52 | 40 |  |  | B68236 | 10 |  |  |  | 최남길 | 2 |  |  | Y |  | Y |  | 110.25 | 12-8 | 229.21 | 0 | A |  | 1633 | 1 | 0 | 1564 | 1.31 | 66 | 28 | 279 | 4:39 | 20 | 20 | 0 | 65 |  | 46.83 | 0 | 0 | AR | 2022-01-03 14:02 | 2022-01-03 14:42 | 40 | 2022-01-03 13:50 | 52 |  |  |  |  | N | [7 empty] | 1 | 4.5 | 17.21 | 0 | [20 empty] | 1.32 |  |  | 0.08 | 0.08 | A | [9 empty] | 0 | 0 | 1116 | 155 | 0 | 378 | 0 | 551 | 0 | 268 | 0 | 0 | 87 | 22 |  |  | 6
2022-01-03 | A68892 | 1 | 고탄소 | P-AE1055LS |  | Al 탈산 | B | 5 | 17 | 52700 | 81.25 | C | C | C |  | 1 | 1 |  | 1520 | 1545 | 4500 |  |  | 4500 | 44.32 | 12 | 101532 | 1596 |  | Y | 42 | 25 | [10 empty] | Y |  |  |  |  | 98 | 12-9 | 0 | 185.44 | A |  | 1595 | 3 | 0.14 | 1545 | 1.28 | 60 | 27 | 264 | 4:24 | 25 | 25 | 67 | 0 |  | 0 |  | 500 | N2 | 2022-01-03 13:54 | 2022-01-03 14:20 | 26 | 2022-01-03 13:53 | 27 |  |  |  |  | Y |  |  |  | Y | [5 empty] | 0 | 246.53 | [23 empty] | 8.07 | 1.05 | A |  |  | 4.776 | 28.138 | 54.532 | 0.256 | 11.417 | 1.938 | 1844.26 | 0 | 0 | 757 | 9 | 0 | 159 | 0 | 796 | 0 | 396 | 0 | 0 | 181 | 30 |  |  |  | 0
2022-01-03 | B68239 | 2 | 중탄소 | SBC70L |  | Al 탈산 | B | 33 | 72 | 50500 | 95.68 | C | A |  | A | 1 |  | 1 | 1540 | 1557 | 7100 |  |  | 7100 | 76.74 | 12 | 92520 | 1646 |  | Y | 44 | 38 | [7 empty] | 문성민 | 2 |  |  |  |  | Y |  |  |  | 271.32 | 0 | A |  | 1629 | 1 | 0.2 | 1568 | 1.38 | 70 | 24 | 207 | 3:27 | 20 | 20 | 0 | 66 |  | 47.2 | 0 | 0 | AR | 2022-01-03 14:57 | 2022-01-03 15:50 | 53 | 2022-01-03 14:45 | 66 |  |  |  |  | N | [7 empty] | 1 | 5 | 15.15 | 0 | [20 empty] | 1.15 |  |  | 0.08 | 0.08 | A | [9 empty] | 0 | 0 | 763 | 17 | 0 | 276 | 0 | 496 | 0 | 0 | 0 | 0 | 87 | 0 |  |  | 6
2022-01-03 | A68893 | 1 | 고탄소 | P-AE1055LS |  | Al 탈산 | B | 35 | 19 | 53700 | 100.05 | C | A | A |  | 1 | 1 |  | 1520 | 1542 | 6100 |  |  | 6100 | 72.1 | 10 | 84610 | 1613 |  | Y | 43 | 34 | [7 empty] | 이호남 | 2 | [6 empty] | 101.3 | 13-2 | 0.02 | 146.29 | A |  | 0 | 3 | 0.14 | 1540 | -44 | 55 | 23 | 187 | 3:07 | 25 | 25 | 69 | 0 |  | 0 |  | 400 | N2 | 2022-01-03 15:12 | 2022-01-03 15:29 | 17 | 2022-01-03 15:12 | 17 |  |  |  |  | Y |  |  |  | Y | [5 empty] | 0 | 186.48 | [23 empty] | 9.91 | 1.05 | A |  |  | 5.017 | 27.597 | 54.124 | 0.114 | 10.788 | 1.961 | 1828.31 | 33 | 0 | 764 | 0 | 0 | 166 | 0 | 1096 | 0 | 512 | 0 | 0 | 295 | 50 |  |  |  | 0
2022-01-03 | A68894 | 1 | 고탄소 | P-AE1055LS |  | Al 탈산 | B | 16 | 53 | 53000 | 92.22 | A | A | A |  | 1 | 1 |  | 1520 | 1590 | 5000 |  |  | 5000 | 57.65 | 11 | 86724 | 1602 |  | Y | 41 | 29 |  |  | A68891 |  |  |  |  | 조관훈 | 2 |  |  | Y |  |  |  | 111.55 | 13-5 | 0.03 | 61.37 | A |  | 1602 | 3 | 0.14 | 1554 | 0.96 | 69 | 32 | 306 | 5:06 | 25 | 25 | 70 | 0 |  | 0 |  | 600 | N2 | 2022-01-03 16:04 | 2022-01-03 16:27 | 23 | 2022-01-03 16:03 | 24 |  |  |  |  | Y |  |  |  | Y | [5 empty] | 0 | 305.39 | [23 empty] | 11.43 | 1.05 | A |  |  | 4.615 | 28.458 | 53.942 | 0.094 | 11.688 | 1.895 | 1844.26 | 32 | 0 | 934 | 0 | 0 | 295 | 0 | 1493 | 0 | 144 | 0 | 0 | 187 | 37 |  |  |  | 0
2022-01-03 | B68240 | 2 | 중탄소 | SBC70L |  | Al 탈산 | B | 18 | 77 | 49800 | 92.13 | A | A |  | A | 1 |  | 1 | 1540 | 1522 | 7500 |  |  | 7500 | 81.06 | 12 | 92520 | 1642 |  | Y | 43 | 39 | [7 empty] | 박용우 | 2 | [8 empty] | 229.77 | 0 | A |  | 1623 | 1 | 0.14 | 1565 | 1.33 | 67 | 20 | 183 | 3:03 | 20 | 20 | 0 | 67 |  | 47.01 | 0 | 0 | AR | 2022-01-03 16:12 | 2022-01-03 16:52 | 40 | 2022-01-03 16:03 | 49 |  |  |  |  | N | [7 empty] | 2 | 6 | 13.97 | 0 | [20 empty] | 1.05 |  |  | 0.19 | 0.19 | A | [9 empty] | 0 | 0 | 535 | 22 | 0 | 282 | 0 | 450 | 0 | 256 | 0 | 0 | 0 | 0
2022-01-03 | A68895 | 1 | 고탄소 | P-AE1055LS |  | Al 탈산 | B | 37 | 51 | 51500 | 85.23 | A | A | A |  | 1 | 1 |  | 1520 | 1589 | 4800 |  |  | 4800 | 47.28 | 12 | 101532 | 1594 |  | Y | 43 | 27 |  |  | A68892 |  |  |  |  | 조관훈 | 2 |  |  | Y |  |  |  | 106.95 | 13-1 | 0 | 155.65 | A |  | 1594 | 3 | 0.14 | 1556 | 0.93 | 71 | 18 | 301 | 5:01 | 25 | 26 | 71 | 0 |  | 0 |  | 600 | N2 | 2022-01-03 16:58 | 2022-01-03 19:00 | 123 | 2022-01-03 16:55 | 125 |  |  |  |  | Y |  |  |  | Y | [5 empty] | 0 | 254.49 | [23 empty] | 0.04 | 0 | A |  |  | 4.559 | 28.293 | 54.012 | 0.097 | 11.847 | 1.909 | 1844.26 | 45 | 0 | 896 | 19 | 0 | 157 | 0 | 1226 | 0 | 494 | 0 | 0 | 117 | 45 |  |  | 8 | 0
2022-01-03 | B68241 | 2 | 중탄소 | SBC70L |  | Al 탈산 | B | 6 | 86 | 49500 | 90.85 | A | A |  | A | 1 |  | 1 | 1540 | 1558 | 7200 |  |  | 7200 | 77.82 | 12 | 92520 | 1651 |  | Y | 43 | 39 | [7 empty] | 박용우 | 2 | [8 empty] | 263.94 | 0 | A |  | 1632 | 1 | 0.19 | 1576 | 1.28 | 78 | 34 | 216 | 3:36 | 20 | 20 | 0 | 68 | 50 | 46.22 | 0 | 0 | AR | 2022-01-03 17:11 | 2022-01-03 17:49 | 37 | 2022-01-03 17:02 | 47 |  |  |  |  | N | [7 empty] | 2 | 4.5 | 14.14 | 0 | [20 empty] | 0.92 |  |  | 0.16 | 0.16 | A | [9 empty] | 0 | 0 | 746 | 17 | 0 | 297 | 0 | 300 | 0 | 256 | 0 | 0 | 52 | 0 |  |  | 6
2022-01-03 | B68242 | 2 | 중탄소 | SBC70L |  | Al 탈산 | B | 30 | 80 | 49450 | 89.43 | A | A |  | A | 1 |  | 1 | 1540 | 1562 | 6700 |  |  | 6700 | 62.07 | 14 | 107940 | 1631 |  | Y | 39 | 36 | [7 empty] | 박용우 | 2 | [6 empty] | 107.75 | 12-6 | 222.35 | 0 | A |  | 1627 | 1 | 0.17 | 1574 | 1.39 | 76 | 33 | 180 | 3:00 | 20 | 20 | 0 | 69 |  | 36.26 | 0 | 0 | AR | 2022-01-03 18:10 | 2022-01-03 18:52 | 42 | 2022-01-03 17:58 | 55 |  |  |  |  | N | [7 empty] | 2 | 5 | 11.43 | 0 | [20 empty] | 1.04 |  |  | 0.12 | 0.12 | A | [9 empty] | 0 | 0 | 745 | 30 | 0 | 117 | 0 | 455 | 0 | 256 | 0 | 0 | 0 | 0 |  |  | 6
2022-01-03 | A68896 | 1 | 고탄소 | P-AE1055LS | TUNDISH교체전 | Al 탈산 | B | 5 | 18 | 52700 | 114.8 | A | A | A |  | 1 | 1 |  | 1520 | 1572 | 5100 |  |  | 5100 | 53.84 | 12 | 94720 | 1599 |  | Y | 47 | 30 |  |  | A68893 |  |  |  |  | 조관훈 | 2 |  |  | Y |  |  |  | 104.85 | 13-6 | 0 | 173.34 | A |  | 1599 | 3 | 0.14 | 1578 | 0.3 | 93 | 33 | 318 | 5:18 | 25 | 25 | 72 | 0 |  | 0 |  | 400 | N2 | 2022-01-03 18:39 | 2022-01-03 19:35 | 56 | 2022-01-03 18:39 | 56 |  |  |  |  | Y |  |  |  | Y | [5 empty] | 0 | 20.09 | [23 empty] | 2.67 | 0 | A |  |  | 6.509 | 25.364 | 55.337 | 0.08 | 8.501 | 2.181 | 1875.75 | 34 | 0 | 822 | 28 | 0 | 164 | 0 | 1188 | 0 | 597 | 0 | 0 | 192 | 41 |  |  |  | 0
2022-01-03 | B68243 | 2 | 중탄소 | SBC70L |  | Al 탈산 | B | 33 | 73 | 51000 | 95.28 | A | A |  | A | 1 |  | 1 | 1540 | 1541 | 7300 |  |  | 7300 | 66.45 | 14 | 109858 | 1652 |  | Y | 45 | 38 | [7 empty] | 박용우 | 2 | [6 empty] | 102.7 | 12-2 | 279.26 | 0 | A |  | 1634 | 1 | 0.21 | 1577 | 1.24 | 79 | 38 | 187 | 3:07 | 20 | 20 | 0 | 70 | 50 | 49.01 | 0 | 0 | AR | 2022-01-03 19:15 | 2022-01-03 19:58 | 43 | 2022-01-03 19:07 | 51 |  |  |  |  | N | [7 empty] | 2 | 4.5 | 14.46 | 0 | [20 empty] | 1.01 |  |  | 0.16 | 0.16 | A | [9 empty] | 0 | 0 | 575 | 0 | 0 | 250 | 0 | 656 | 0 | 257 | 0 | 0 | 0 | 0 |  |  | 6
2022-01-03 | A68897 | 1 | 고탄소 | AE1055LS | TUNDISH교체 | Al 탈산 | B | 35 | 20 | 53400 | 217 | A | A | A |  | 1 | 1 |  | 1520 | 1576 | 13500 |  |  | 13500 | 146.14 | 11 | 92377 | 1645 |  | Y | 164 | 72 |  |  | A68894 |  |  |  |  | 조관훈 | 2 |  |  | Y |  |  |  | 101.95 | 13-3 | 0 | 486.3 | A |  | 1632 | 3 | 0.15 | 1580 | 1 | 96 | 33 | 584 | 9:44 | 25 | 25 | 73 | 0 |  | 0 |  | 700 | N2 | 2022-01-03 21:22 | 2022-01-03 22:11 | 49 | 2022-01-03 21:22 | 49 |  |  |  |  | Y |  |  |  | Y | [5 empty] | 0 | 22.61 | [19 empty] | 1.99 |  |  |  | 36.84 | 0 | A | [9 empty] | 83 | 0 | 854 | 31 | 0 | 185 | 0 | 1086 | 0 | 500 | 0 | 0 | 201 | 65 |  |  |  | 0 | 1
2022-01-03 | B68244 | 2 | 중탄소 | SBC70L |  | Al 탈산 | B | 32 | 55 | 51550 | 93.72 | A | A |  | A | 1 |  | 1 | 1540 | 1570 | 7100 |  |  | 7100 | 76.74 | 12 | 92520 | 1657 |  | Y | 43 | 36 | [7 empty] | 박용우 | 2 | [6 empty] | 104.05 | 12-7 | 206.53 | 0 | A |  | 1636 | 1 | 0.18 | 1575 | 1.36 | 77 | 27 | 186 | 3:06 | 20 | 20 | 0 | 71 |  | 27.38 | 0 | 0 | AR | 2022-01-03 20:20 | 2022-01-03 21:01 | 41 | 2022-01-03 20:10 | 51 |  |  |  |  | N | [7 empty] | 2 | 4.5 | 8.83 | 0 | 중보수 | [19 empty] | 1.31 |  |  | 0.11 | 0.11 | B | [9 empty] | 0 | 0 | 525 | 17 | 0 | 265 | 0 | 606 | 0 | 258 | 0 | 0 | 38 | 16 |  |  | 6
2022-01-03 | B68245 | 2 | 중탄소 | SBC70L |  | Al 탈산 | B | 18 | 78 | 49500 | 95.83 | A | A |  | A | 1 |  | 1 | 1540 | 1556 | 6700 |  |  | 6700 | 66.85 | 13 | 100230 | 1653 | 364 | Y | 46 | 34 |  |  | A68895 | 05 |  |  |  | 박용우 | 2 |  |  | Y | [5 empty] | 162.91 | 0 | A |  | 1617 | 1 | 0.16 | 1560 | 0 | 62 | 20 | 189 | 3:09 | 20 | 20 | 0 | 72 |  | 25.33 | 0 | 0 | AR | 2022-01-03 21:26 | 2022-01-03 22:00 | 34 | 2022-01-03 21:17 | 43 |  |  |  |  | N | [7 empty] | 1 | 5.5 | 8.85 | 0 | 가열불량 | [19 empty] | 1.47 |  |  | 0.03 | 0.03 | B | [9 empty] | 0 | 0 | 687 | 15 | 0 | 266 | 0 | 505 | 0 | 258 | 0 | 0 | 117 | 7 |  |  | 4
2022-01-03 | B68246 | 2 | 중탄소 | SBC70L |  | Al 탈산 | B | 30 | 81 | 49600 | 85.3 | A | A |  | B | 1 |  | 1 | 1540 | 1557 | 6400 |  |  | 6400 | 63.85 | 13 | 100230 | 1642 |  | Y | 41 | 33 | [7 empty] | 박용우 | 2 | [8 empty] | 250.14 | 0 | A |  | 1629 | 1 | 0.23 | 1567 | 1.53 | 69 | 32 | 213 | 3:33 | 20 | 21 | 0 | 73 | 40 | 39.47 | 0 | 0 | AR | 2022-01-03 22:18 | 2022-01-03 22:55 | 37 | 2022-01-03 22:07 | 49 |  |  |  |  | N | [7 empty] | 4 | 4.6 | 11.64 | 0 | [20 empty] | 1.2 |  |  | 0.13 | 0.13 | A | [9 empty] | 0 | 0 | 607 | 0 | 0 | 245 | 0 | 502 | 0 | 257 | 0 | 0 | 0 | 6
2022-01-03 | A68898 | 1 | 고탄소 | AE1055LS |  | Al 탈산 | B | 16 | 54 | 52400 | 80.62 | A | A | B |  | 1 | 1 |  | 1520 | 1577 | 4400 |  |  | 4400 | 47.28 | 11 | 93060 | 1591 |  | Y | 41 | 26 | [7 empty] | 조관훈 | 2 | [6 empty] | 99.75 | 12-3 | 0 | 183.57 | A |  | 1590 | 3 | 0.15 | 1541 | 1.26 | 57 | 32 | 353 | 5:53 | 25 | 25 | 74 | 0 |  | 0 |  | 500 | N2 | 2022-01-03 22:29 | 2022-01-03 23:11 | 42 | 2022-01-03 22:28 | 43 |  |  |  |  | Y |  |  |  | Y | [5 empty] | 0 | 219.39 | [23 empty] | 38.32 | 1.91 | A | [9 empty] | 92 | 0 | 849 | 30 | 0 | 216 | 0 | 644 | 0 | 297 | 0 | 0 | 68 | 53
2022-01-03 | B68247 | 2 | 중탄소 | SBC70L |  | Al 탈산 | B | 33 | 74 | 51350 | 88.38 | A | B |  | B | 1 |  | 1 | 1540 | 1555 | 6500 |  |  | 6500 | 60.22 | 14 | 107940 | 1643 |  | Y | 41 | 34 | B68243 1기 10 톤 줌 |  | B68243 | 00 |  |  |  | 박용우 | 2 |  |  |  |  | Y |  | 100.85 | 11-10 | 201.1 | 0 | A |  | 1636 | 1 | 0.24 | 1570 | 1.68 | 72 | 34 | 201 | 3:21 | 20 | 24 | 0 | 74 |  | 63.08 | 0 | 0 | AR | 2022-01-03 23:18 | 2022-01-03 23:58 | 40 | 2022-01-03 23:10 | 48 |  |  |  |  | N | [7 empty] | 1 | 4.5 | 20.94 | 0 | [20 empty] | 0.89 |  |  | 0.06 | 0.06 | A | [9 empty] | 0 | 0 | 467 | 12 | 0 | 249 | 0 | 503 | 0 | 257 | 0 | 0 | 0 | 15
2022-01-03 | A68899 | 1 | 고탄소 | AE1055LS |  | Al 탈산 | B | 37 | 52 | 52400 | 82.33 | B | B | B |  | 1 | 1 |  | 1520 | 1549 | 4900 |  |  | 4900 | 52.65 | 11 | 93060 | 1601 |  | Y | 41 | 28 | B68244 잔강 약10톤 합탕 | [6 empty] | 김형철 | 2 |  | Y |  |  |  |  | 109.25 | 13-3 | 0 | 188.59 | A |  | 1597 | 3 | 0.14 | 1551 | 0.96 | 67 | 27 | 297 | 4:57 | 25 | 25 | 75 | 0 |  | 0 |  | 500 | N2 | 2022-01-03 23:38 | 2022-01-04 00:07 | 29 | 2022-01-03 23:37 | 30 |  |  |  |  | Y |  |  |  | Y | [5 empty] | 0 | 274.27 | [23 empty] | 39.71 | 1.91 | A | [9 empty] | 61 | 0 | 721 | 6 | 0 | 188 | 0 | 498 | 0 | 295 | 0 | 0 | 0 | 42
2022-01-03 | B68248 | 2 | 중탄소 | SBC70L |  | Al 탈산 | B | 32 | 56 | 52000 | 92.98 | B | B |  | B | 1 |  | 1 | 1540 | 1554 | 6700 |  |  | 6700 | 72.42 | 12 | 92520 | 1637 |  | Y | 47 | 36 |  |  | B68245 | 02 |  |  |  | 임승우 | 2 | [6 empty] | 102.5 | 12-5 | 151.4 | 0 | A |  | 1623 | 1 | 0.23 | 1563 | 1.45 | 65 | 27 | 210 | 3:30 | 20 | 21 | 0 | 75 |  | 47.9 | 0 | 0 | AR | 2022-01-04 00:25 | 2022-01-04 00:59 | 34 | 2022-01-04 00:17 | 42 |  |  |  |  | N | [7 empty] | 2 | 4.3 | 14.9 | 0 | [20 empty] | 1.08 |  |  | 0.04 | 0.04 | A | [9 empty] | 0 | 0 | 507 | 36 | 0 | 336 | 0 | 718 | 0 | 0 | 0 | 0 | 107 | 15
2022-01-03 | A68900 | 1 | 고탄소 | AE1055LS |  | Al 탈산 | B | 5 | 19 | 52500 | 87.63 | B | B | B |  | 1 | 1 |  | 1520 | 1579 | 4900 |  |  | 4900 | 52.65 | 11 | 93060 | 1582 |  | Y | 43 | 31 | [7 empty] | 김형철 | 2 |  |  | Y |  |  |  | 107.9 | 13-9 | 0 | 234.3 | A |  | 1582 | 3 | 0.14 | 1547 | 0.8 | 63 | 28 | 438 | 7:18 | 25 | 25 | 76 | 0 |  | 0 |  | 500 | N2 | 2022-01-04 00:43 | 2022-01-04 01:08 | 25 | 2022-01-04 00:42 | 26 |  |  |  |  | Y |  |  |  | Y | [5 empty] | 0 | 249.72 | [23 empty] | 41.01 | 1.91 | A | [9 empty] | 83 | 0 | 900 | 27 | 0 | 165 | 0 | 796 | 0 | 491 | 0 | 0 | 26 | 68
2022-01-03 | B68249 | 2 | 중탄소 | SBC70L |  | Al 탈산 | B | 18 | 79 | 49750 | 90.02 | B | B |  | B | 1 |  | 1 | 1540 | 1549 | 6900 |  |  | 6900 | 73.08 | 12 | 94416 | 1629 |  | Y | 44 | 36 | [7 empty] | 임승우 | 2 | [6 empty] | 102.35 | 12-1 | 192.28 | 0 | A |  | 1619 | 1 | 0.21 | 1565 | 1.32 | 67 | 28 | 201 | 3:21 | 20 | 21 | 0 | 76 |  | 41.09 | 0 | 0 | AR | 2022-01-04 01:37 | 2022-01-04 02:01 | 24 | 2022-01-04 01:31 | 30 |  |  |  |  | N | [8 empty] | 4.8 | 13.65 | 0 | [20 empty] | 1.01 |  |  | 0 | 0 | A | [9 empty] | 0 | 0 | 469 | 0 | 0 | 234 | 0 | 784 | 0 | 0 | 0 | 0 | 0 | 0
2022-01-03 | A68901 | 1 | 고탄소 | AE1055LS |  | Al 탈산 | B | 35 | 21 | 53300 | 80.52 | B | B | B |  | 1 | 1 |  | 1520 | 1568 | 3600 |  |  | 3600 | 38.68 | 11 | 93060 | 1593 | 362 | Y | 42 | 29 | [7 empty] | 김형철 | 2 |  | Y |  |  |  |  | 100.5 | 13-1 | 0 | 136.45 | A |  | 1593 | 3 | 0.17 | 1552 | 1 | 68 | 34 | 305 | 5:05 | 25 | 25 | 77 | 0 |  | 0 |  | 500 | N2 | 2022-01-04 01:49 | 2022-01-04 02:09 | 20 | 2022-01-04 01:47 | 22 |  |  |  |  | Y |  |  |  | Y | [5 empty] | 0 | 227.93 | [23 empty] | 42.33 | 1.91 | A | [9 empty] | 43 | 0 | 846 | 26 | 0 | 182 | 0 | 500 | 0 | 300 | 0 | 0 | 0 | 37 |  |  |  | 0
2022-01-03 | B68250 | 2 | 중탄소 | SBC70L | TUNDISH교체전 | Al 탈산 | B | 30 | 82 | 49450 | 87.2 | B | B |  | B | 1 |  | 1 | 1540 | 1580 | 5700 |  |  | 5700 | 62.73 | 12 | 90870 | 1636 |  | Y | 40 | 31 |  |  | 0 |  |  |  |  | 임승우 | 2 | [8 empty] | 160.13 | 0 | A |  | 1619 | 1 | 0.24 | 1564 | 1.34 | 66 | 30 | 211 | 3:31 | 20 | 21 | 0 | 77 |  | 47.57 | 0 | 0 | AR | 2022-01-04 02:36 | 2022-01-04 03:03 | 27 | 2022-01-04 02:30 | 33 |  |  |  |  | N | [8 empty] | 5 | 14.04 | 0 | [20 empty] | 1.08 |  |  | 0 | 0 | B | [9 empty] | 0 | 0 | 494 | 0 | 0 | 287 | 0 | 913 | 0 | 0 | 0 | 0 | 47 | 12
2022-01-03 | A68902 | 1 | 고탄소 | AE1055LS | 연주종료 | Al 탈산 | B | 16 | 55 | 53200 | 80.22 | B | B | B |  | 1 | 1 |  | 1520 | 1563 | 4000 |  |  | 4000 | 44.15 | 11 | 90606 | 1590 |  | Y | 40 | 23 | [7 empty] | 김형철 | 2 |  | Y |  |  |  |  | 100.3 | 12-3 | 0 | 134.39 | A |  | 1590 | 3 | 0.17 | 1550 | 0.87 | 66 | 33 | 314 | 5:14 | 25 | 25 | 78 | 0 |  | 0 |  | 500 | N2 | 2022-01-04 02:49 | 2022-01-04 03:07 | 17 | 2022-01-04 02:48 | 19 |  |  |  |  | Y |  |  |  | Y | [5 empty] | 0 | 257.27 | [23 empty] | 43.6 | 1.91 | B | [9 empty] | 0 | 0 | 645 | 14 | 0 | 184 | 0 | 648 | 0 | 400 | 0 | 0 | 0 | 12
2022-01-03 | B68251 | 2 | 중탄소 | SNCM8 | TUNDISH교체 | Al 탈산 | B | 33 | 75 | 51500 | 96.08 | B | B |  | B | 1 |  | 1 | 1540 | 1606 | 7100 |  |  | 7100 | 73.26 | 12 | 96909 | 1658 |  | N | 48 | 36 |  |  | A68900 | 08 |  |  |  | 임승우 | 2 |  |  | Y |  | Y |  | 109.3 | 12-8 | 0 | 95.25 | A |  | 1643 | 1 | 0.23 | 1580 | 1.33 | 91 | 42 | 308 | 5:08 | 18 | 21 | 0 | 78 |  | 172.07 | 0 | 0 | N2 | 2022-01-04 03:43 | 2022-01-04 04:28 | 45 | 2022-01-04 03:35 | 53 |  |  |  |  | N | [8 empty] | 4.2 | 0 | 42.03 | [16 empty] | 0.9 |  |  | 2.22 |  |  |  | 0.16 | 0.16 | A | [9 empty] | 1813 | 0 | 175 | 0 | 0 | 247 | 0 | 756 | 0 | 0 | 0 | 0 | 0 | 24 |  |  | 6 |  | 1
2022-01-03 | B68252 | 2 | 중탄소 | SNCM8 |  | Al 탈산 | B | 32 | 57 | 52000 | 100.38 | B | B |  | B | 1 |  | 1 | 1540 | 1524 | 7900 |  |  | 7900 | 54.38 | 18 | 145275 | 1630 |  | Y | 47 | 40 |  |  | A68901 | 07 |  |  |  | 임승우 | 2 |  |  | Y |  |  |  | 106.4 | 12-9 | 0 | 239.26 | A |  | 1624 | 1 | 0.2 | 1551 | 1.53 | 62 | 28 | 293 | 4:53 | 18 | 26 | 0 | 79 |  | 87.51 | 0 | 0 | N2 | 2022-01-04 05:01 | 2022-01-04 05:36 | 35 | 2022-01-04 04:50 | 46 |  |  |  |  | N | [8 empty] | 4.2 | 0 | 31.75 | [20 empty] | 1.19 |  |  | 0.31 | 0.31 | A | [9 empty] | 826 | 0 | 203 | 17 | 0 | 166 | 0 | 657 | 0 | 0 | 0 | 0 | 51 | 23 |  |  | 4
2022-01-03 | B68253 | 2 | 중탄소 | SNCM8M3 | 유사강종연연주 | Al 탈산 | B | 18 | 80 | 49800 | 93.52 | B | B |  | B | 1 |  | 1 | 1540 | 1517 | 7600 |  |  | 7600 | 167.96 | 8 | 45248 | 1613 |  | Y | 48 | 40 |  |  | A68902 | 05 |  |  |  | 임승우 | 2 |  | Y |  |  |  |  | 105.2 | 12-3 | 164.5 | 0 | A |  | 1606 | 1 | 0.19 | 1556 | 1.26 | 67 | 24 | 250 | 4:10 | 18 | 18 | 0 | 80 |  | 37.91 | 0 | 0 | AR | 2022-01-04 06:02 | 2022-01-04 06:47 | 45 | 2022-01-04 05:50 | 57 |  |  |  |  | Y | [7 empty] | 4 | 4.4 | 11.71 | 0 | [23 empty] | 0.28 | 0.28 | B | [9 empty] | 863 | 0 | 0 | 21 | 0 | 172 | 0 | 754 | 0 | 0 | 0 | 0 | 68 | 11
2022-01-03 | A68903 | 1 | 고탄소 | AE1055LS | 연주시작 | Al 탈산 | B | 16 | 56 | 52400 | 100.83 | B | C | C |  | 1 | 1 |  | 1520 | 1553 | 7800 |  |  | 7800 | 78.37 | 12 | 99532 | 1621 |  | Y | 47 | 42 | [7 empty] | 김형철 | 2 | [6 empty] | 104.65 | 12-7 | 0 | 297.27 | A |  | 1620 | 3 | 0.19 | 1576 | 0.83 | 92 | 38 | 387 | 6:27 | 25 | 25 | 79 | 0 |  | 0 |  | 500 | N2 | 2022-01-04 07:04 | 2022-01-04 07:22 | 18 | 2022-01-04 07:02 | 19 |  |  |  |  | Y |  |  |  | Y | [5 empty] | 0 | 344.9 | [19 empty] | 1.87 |  |  |  | 55.63 | 1.91 | A | [9 empty] | 101 | 0 | 966 | 30 | 0 | 159 | 0 | 1719 | 0 | 645 | 0 | 0 | 144 | 43 |  |  |  | 0 | 1
2022-01-03 | B68254 | 2 | 중탄소 | SNCM8M3 |  | Al 탈산 | B | 30 | 83 | 49650 | 103.93 | B | C |  | C | 1 |  | 1 | 1540 | 1543 | 7400 |  |  | 7400 | 81.77 | 16 | 90496 | 1630 |  | Y | 52 | 40 | [7 empty] | 임승우 | 2 |  |  |  |  | Y |  |  |  | 215.29 | 0 | A |  | 1616 | 1 | 0.17 | 1562 | 1.24 | 73 | 28 | 314 | 5:14 | 18 | 18 | 0 | 81 |  | 35.84 | 0 | 0 | AR | 2022-01-04 07:11 | 2022-01-04 07:58 | 47 | 2022-01-04 06:57 | 60 |  |  |  |  | Y | [8 empty] | 4.5 | 10.81 | 0 | [23 empty] | 0.34 | 0.34 | A | [9 empty] | 745 | 0 | 166 | 41 | 0 | 242 | 0 | 764 | 0 | 158 | 0 | 0 | 77 | 13 |  |  | 4
2022-01-04 | A68904 | 1 | 고탄소 | AE1055LS |  | Al 탈산 | B | 35 | 22 | 52400 | 92.73 | C | C | C |  | 1 | 1 |  | 1520 | 1566 | 5000 |  |  | 5000 | 59.1 | 10 | 84600 | 1616 |  | Y | 41 | 28 | [7 empty] | 이호남 | 2 |  | N |  |  | Y |  | 99.8 | 12-10 | 0 | 215.8 | A |  | 1590 | 3 | 0.18 | 1551 | 0.78 | 67 | 28 | 335 | 5:35 | 25 | 25 | 80 | 0 |  | 0 |  | 500 | N2 | 2022-01-04 08:03 | 2022-01-04 08:25 | 22 | 2022-01-04 08:01 | 24 |  |  |  |  | Y |  |  |  | Y | [5 empty] | 0 | 319.73 | [23 empty] | 0 | 0 | A | [9 empty] | 18 | 0 | 780 | 14 | 0 | 215 | 0 | 748 | 0 | 541 | 0 | 0 | 169 | 35
2022-01-04 | B68255 | 2 | 중탄소 | SNCM8M3 |  | Al 탈산 | B | 33 | 76 | 50900 | 130.13 | C | C |  | C | 1 |  | 1 | 1540 | 1517 | 8200 |  |  | 8200 | 80.54 | 18 | 101808 | 1652 |  | Y | 53 | 42 | [7 empty] | 문성민 | 2 |  |  |  |  | Y |  | 97.4 | 11-7 | 258.43 | 0 | A |  | 1639 | 1 | 0.23 | 1565 | 1.55 | 76 | 38 | 314 | 5:14 | 18 | 20 | 0 | 82 |  | 62.68 | 0 | 0 | AR | 2022-01-04 08:42 | 2022-01-04 08:59 | 17 | 2022-01-04 08:02 | 56 |  |  |  |  | Y | [7 empty] | 28 | 5 | 24.64 | 0 | [23 empty] | 1.37 | 1.37 | A | [9 empty] | 773 | 0 | 125 | 32 | 0 | 215 | 0 | 608 | 0 | 365 | 0 | 0 | 58 | 24
2022-01-04 | A68905 | 1 | 고탄소 | AE1055LS |  | Al 탈산 | B | 5 | 20 | 52300 | 80.7 | C | C | C |  | 1 | 1 |  | 1520 | 1555 | 5400 |  |  | 5400 | 53.19 | 12 | 101520 | 1589 |  | Y | 41 | 31 | [15 empty] | 101.6 | 13-2 | 0 | 220.01 | A |  | 1596 | 3 | 0.18 | 1549 | 1.21 | 65 | 25 | 347 | 5:47 | 25 | 25 | 81 | 0 |  | 0 |  | 500 | N2 | 2022-01-04 09:00 | 2022-01-04 09:22 | 22 | 2022-01-04 08:58 | 24 |  |  |  |  | Y |  |  |  | Y | [5 empty] | 0 | 228.55 | [23 empty] | 3.94 | 0 | A | [9 empty] | 49 | 0 | 811 | 25 | 0 | 207 | 0 | 858 | 0 | 610 | 0 | 0 | 244 | 41
2022-01-04 | B68256 | 2 | 중탄소 | SNCM8M3 | 연주종료 | Al 탈산 | B | 32 | 58 | 52150 | 102.28 | C | C |  | C | 1 |  | 1 | 1540 | 1521 | 7200 |  |  | 7200 | 90.93 | 14 | 79184 | 1646 |  | Y | 53 | 37 | [7 empty] | 문성민 | 2 | [6 empty] | 85.05 | 10-7 | 167.92 | 0 | A |  | 1580 | 1 | 0.19 | 1566 | 0.35 | 77 | 0 | 206 | 3:26 | 18 | 19 | 0 | 83 |  | 45.94 | 0 | 0 | AR | 2022-01-04 09:38 | 2022-01-04 10:59 | 23 | 2022-01-04 09:27 | 34 |  |  |  |  | Y | [7 empty] | 4 | 6.3 | 13.27 | 0 | [23 empty] | 0.22 | 0.22 | A | [9 empty] | 637 | 0 | 110 | 0 | 0 | 220 | 0 | 1684 | 0 | 416 | 0 | 0 | 145 | 36
2022-01-04 | A68906 | 1 | 고탄소 | AE1055LS |  | Al 탈산 | B | 37 | 53 | 51500 | 80.1 | C | C | C |  | 1 | 1 |  | 1520 | 1553 | 5400 |  |  | 5400 | 63.83 | 10 | 84600 | 1592 |  | Y | 42 | 33 | [7 empty] | 이호남 | 2 |  | Y |  |  |  |  | 105.25 | 12-9 | 0 | 223.74 | A |  | 1593 | 3 | 0.17 | 1540 | 1.43 | 56 | 30 | 306 | 5:06 | 25 | 25 | 82 | 0 |  | 0 |  | 500 | N2 | 2022-01-04 10:01 | 2022-01-04 10:20 | 19 | 2022-01-04 09:59 | 21 |  |  |  |  | Y |  |  |  | Y | [5 empty] | 0 | 216.43 | [23 empty] | 0.02 | 0 | A | [9 empty] | 53 | 0 | 773 | 46 | 0 | 199 | 0 | 1047 | 0 | 594 | 0 | 0 | 96 | 32
2022-01-04 | B68257 | 2 | 저탄소 | 18CRNIMO7HI |  | Al 탈산 | I | 18 | 81 | 49450 | 130.83 | C | C |  | C | 1 |  | 1 | 1560 | 1552 | 9200 |  |  | 9200 | 115 | 4 | 80000 | 1684 |  | INGOT | 56 | 46 | [7 empty] | 문성민 | [7 empty] | 93.15 | 11-2 | 0 | 294.6 | A |  | 1673 | 1 | 0.29 | 1587 | 1.6 | 81 |  | 329 | 5:29 | 25 | 26 | 0 | 84 | 280 | 196.57 | 0 | 0 | N2 | 2022-01-04 11:28 |  | 22 | 2022-01-04 11:00 | [5 empty] | Y | [7 empty] | 14 | 6.3 | 0 | 56.73 | [18 empty] | 0.8 |  |  |  |  | 1.36 | 1.36 | A | [9 empty] | 1053 | 1097 | 0 | 18 | 0 | 261 | 0 | 705 | 0 | 200 | 0 | 0 | 74 | 8
2022-01-04 | A68907 | 1 | 고탄소 | AE1055LS |  | Al 탈산 | B | 16 | 57 | 52900 | 81.37 | C | C | C |  | 1 | 1 |  | 1520 | 1553 | 4900 |  |  | 4900 | 48.27 | 12 | 101520 | 1596 | 360 | Y | 42 | 28 | [7 empty] | 이호남 | 2 | [8 empty] | 0 | 231.8 | A |  | 1597 | 3 | 0.15 | 1545 | 1.37 | 61 | 26 | 356 | 5:56 | 25 | 25 | 83 | 0 |  | 0 |  | 700 | N2 | 2022-01-04 11:07 | 2022-01-04 11:19 | 12 | 2022-01-04 11:05 | 14 |  |  |  |  | Y |  |  |  | Y | [5 empty] | 0 | 294.55 | [23 empty] | 7.46 | 0 | A | [9 empty] | 31 | 0 | 792 | 9 | 0 | 216 | 0 | 912 | 0 | 639 | 0 | 0 | 168 | 8 |  |  |  | 0
2022-01-04 | B68258 | 2 | 중탄소 | AE4330VM |  | Al 탈산 | I | 30 | 84 | 49700 | 121.38 | C | C |  | C | 1 |  | 1 | 1560 | 1521 | 9900 |  |  | 9900 | 114.58 | 18 | 86400 | 1663 |  | INGOT | 64 | 52 | [7 empty] | 문성민 | [7 empty] | 94.9 | 11-3 | 226.92 | 0 | A |  | 1648 | 1 | 0.22 | 1571 | 1.57 | 77 |  | 253 | 4:13 | 20 | 22 | 0 | 85 |  | 59.46 | 0 | 0 | AR | 2022-01-04 12:31 |  | 29 | 2022-01-04 12:17 | [5 empty] | Y | [7 empty] | 5 | 6 | 17.31 | 0 | [18 empty] | 0.8 |  |  |  |  | 0.22 | 0.22 | B | [9 empty] | 1441 | 0 | 1017 | 44 | 0 | 192 | 0 | 1206 | 0 | 200 | 0 | 0 | 70 | 23 |  |  | 11
2022-01-04 | A68908 | 1 | 고탄소 | AE1055LS |  | Al 탈산 | B | 35 | 23 | 53300 | 73.35 | C | C | C |  | 1 | 1 |  | 1520 | 1554 | 4700 |  |  | 4700 | 55.56 | 10 | 84600 | 1589 |  | Y | 42 | 27 | [7 empty] | 이호남 | 2 | [8 empty] | 0 | 207.87 | A |  | 1589 | 3 | 0.15 | 1546 | 1.39 | 62 | 24 | 296 | 4:56 | 25 | 25 | 84 | 0 |  | 0 |  | 500 | N2 | 2022-01-04 12:03 | 2022-01-04 12:28 | 25 | 2022-01-04 12:02 | 26 |  |  |  |  | Y |  |  |  | Y | [5 empty] | 0 | 173.73 | [23 empty] | 10.2 | 0 | A | [9 empty] | 68 | 0 | 823 | 45 | 0 | 212 | 0 | 755 | 0 | 542 | 0 | 0 | 95 | 37
2022-01-04 | A68909 | 1 | 고탄소 | AE1055LS |  | Al 탈산 | B | 5 | 21 | 0 | 79.67 | C | C | C |  | 1 | 1 |  | 1520 | 1557 | 4500 |  |  | 4500 | 44.33 | 12 | 101520 | 1591 |  | Y | 41 | 26 | [7 empty] | 이호남 | 2 | [8 empty] | 0 | 189.87 | A |  | 1591 | 3 | 0.14 | 1544 | 1.27 | 60 | 22 | 341 | 5:41 | 25 | 25 | 85 | 0 |  | 0 |  | 300 | N2 | 2022-01-04 13:11 | 2022-01-04 13:35 | 24 | 2022-01-04 13:10 | 26 |  |  |  |  | Y |  |  |  | Y | [5 empty] | 0 | 182.27 | [23 empty] | 11.55 | 0 | A | [9 empty] | 27 | 0 | 741 | 51 | 0 | 182 | 0 | 1124 | 0 | 629 | 0 | 0 | 155 | 26
2022-01-04 | B68259 | 2 | 중탄소 | SCM440I |  | Al 탈산 | I | 33 | 77 | 50600 | 111 | C | C |  | C | 1 |  | 1 | 1560 | 1544 | 9400 |  |  | 9400 | 94.76 | 16 | 99200 | 1660 |  | INGOT | 55 | 50 | [7 empty] | 문성민 | [7 empty] | 111.2 | 12-9 | 196 | 0 | A |  | 1647 | 1 | 0.24 | 1571 | 1.23 | 76 |  | 256 | 4:16 | 20 | 21 | 0 | 86 |  | 64.77 | 0 | 0 | AR | 2022-01-04 13:43 |  | 25 | 2022-01-04 13:29 | [5 empty] | Y | [8 empty] | 4.1 | 17.75 | 0 | [18 empty] | 0.5 |  |  |  |  | 0 | 0 | A | [9 empty] | 1468 | 0 | 299 | 52 | 0 | 0 | 0 | 1102 | 0 | 355 | 0 | 0 | 124 | 10
2022-01-04 | A68910 | 1 | 고탄소 | AE1055LS |  | Al 탈산 | B | 37 | 54 | 52500 | 78.67 | C | C | A |  | 1 | 1 |  | 1520 | 1562 | 4800 |  |  | 4800 | 47.28 | 12 | 101520 | 1604 |  | Y | 40 | 27 | [7 empty] | 이호남 | 2 |  | Y | [6 empty] | 0 | 204.72 | A |  | 1604 | 3 | 0.14 | 1553 | 1.28 | 69 | 29 | 287 | 4:47 | 25 | 26 | 86 | 0 |  | 0 |  | 300 | N2 | 2022-01-04 14:11 | 2022-01-04 14:35 | 24 | 2022-01-04 14:10 | 24 |  |  |  |  | Y |  |  |  | Y | [5 empty] | 0 | 170.79 | [23 empty] | 12.36 | 14.89 | A | [9 empty] | 53 | 0 | 782 | 14 | 0 | 210 | 0 | 754 | 0 | 555 | 0 | 0 | 96 | 25
2022-01-04 | B68260 | 2 | 저탄소 | 16MNCRS5H | 연주시작 | Si 탈산 | B | 32 | 59 | 52700 | 139.63 | C | A |  | A | 1 |  | 1 | 1555 | 1550 | 11400 |  |  | 11400 | 126.17 | 16 | 90352 | 1697 |  | Y | 77 | 57 | [7 empty] | 문성민 | 2 | [6 empty] | 109.9 | 13-2 | 0 | 273.35 | A |  | 1681 | 1 | 0.16 | 1608 | 1.52 | 96 | 46 | 263 | 4:23 | 18 | 20 | 0 | 87 |  | 21.8 | 0 | 0 | N2 | 2022-01-04 15:32 | 2022-01-04 15:44 | 12 | 2022-01-04 15:11 | 33 |  |  |  |  | N | [7 empty] | 2 | 4 | 8.12 | 0 | [16 empty] | 0.8 |  |  | 2.16 |  |  |  | 0.17 | 0.17 | A | [9 empty] | 951 | 730 | 103 | 1561 | 0 | 0 | 0 | 901 | 0 | 0 | 0 | 0 | 35 | 0 |  |  | 6 |  | 1
2022-01-04 | A68911 | 1 | 고탄소 | AE1055LS |  | Al 탈산 | B | 16 | 58 | 52400 | 79.68 | C | A | A |  | 1 | 1 |  | 1520 | 1542 | 5300 |  |  | 5300 | 52.21 | 12 | 101520 | 1592 |  | Y | 41 | 30 | [7 empty] | 이호남 | 2 |  | Y |  |  |  |  | 103.7 | 12-6 | 0 | 212.89 | A |  | 1592 | 3 | 0.13 | 1544 | 1.23 | 60 | 23 | 300 | 5:00 | 25 | 25 | 87 | 0 |  | 0 |  | 450 | N2 | 2022-01-04 15:17 | 2022-01-04 15:35 | 18 | 2022-01-04 15:14 | 21 |  |  |  |  | Y |  |  |  | Y | [5 empty] | 0 | 13.18 | [23 empty] | 12.36 | 16.46 | A | [9 empty] | 44 | 0 | 783 | 19 | 0 | 155 | 0 | 998 | 0 | 599 | 0 | 0 | 162 | 55
2022-01-04 | B68261 | 2 | 저탄소 | 16MNCRS5H |  | Si 탈산 | B | 18 | 82 | 49400 | 103.77 | A | A |  | A | 1 |  | 1 | 1555 | 1591 | 8000 |  |  | 8000 | 78.7 | 18 | 101646 | 1636 | 722 | Y | 48 | 40 |  |  | B68259 | 05 |  |  |  | 박용우 | 2 |  |  | Y |  | Y |  | 105 | 12-3 | 0 | 137.67 | A |  | 1635 | 1 | 0.14 | 1572 | 0 | 60 | 23 | 290 | 4:50 | 18 | 19 | 0 | 88 |  | 25.71 | 0 | 0 | N2 | 2022-01-04 16:28 | 2022-01-04 16:52 | 24 | 2022-01-04 16:09 | 42 |  |  |  |  | N | [7 empty] | 4 | 5 | 9.65 | 0 | [23 empty] | 0.37 | 0.37 | A | [9 empty] | 904 | 787 | 0 | 1625 | 0 | 0 | 0 | 605 | 0 | 0 | 0 | 0 | 50 | 0 |  |  | 6
2022-01-04 | A68912 | 1 | 고탄소 | AE1055LS | TUNDISH교체전 | Al 탈산 | B | 35 | 24 | 52900 | 81.2 | A | A | A |  | 1 | 1 |  | 1520 | 1583 | 4800 |  |  | 4800 | 51.77 | 12 | 92709 | 1596 |  | Y | 46 | 28 | [11 empty] | Y |  |  |  | 112.75 | 14-3 | 0 | 182.55 | A |  | 1596 | 3 | 0.14 | 1550 | 1.35 | 66 | 23 | 195 | 3:15 | 25 | 25 | 88 | 0 |  | 0 |  | 450 | N2 | 2022-01-04 16:16 | 2022-01-04 16:35 | 19 | 2022-01-04 16:14 | 21 |  |  |  |  | Y |  |  |  | Y | [5 empty] | 0 | 183.15 | [23 empty] | 13.72 | 17.09 | B | [9 empty] | 0 | 0 | 250 | 0 | 0 | 168 | 0 | 1307 | 0 | 596 | 0 | 0 | 192 | 53
2022-01-04 | B68262 | 2 | 저탄소 | 16MNCRS5H |  | Si 탈산 | B | 30 | 85 | 48950 | 101.75 | A | A |  | A | 1 |  | 1 | 1555 | 1582 | 8200 |  |  | 8200 | 80.67 | 18 | 101646 | 1641 |  | Y | 44 | 41 | [7 empty] | 박용우 | 2 | [6 empty] | 108.35 | 12-5 | 0 | 178 | A |  | 1645 | 1 | 0.17 | 1580 | 1.45 | 68 | 23 | 309 | 5:09 | 18 | 18 | 0 | 89 |  | 25.86 | 0 | 0 | N2 | 2022-01-04 17:30 | 2022-01-04 17:53 | 24 | 2022-01-04 17:09 | 44 |  |  |  |  | N | [7 empty] | 5 | 4.5 | 9.17 | 0 | [23 empty] | 0.41 | 0.41 | B | [9 empty] | 879 | 802 | 0 | 1562 | 0 | 0 | 0 | 498 | 0 | 0 | 0 | 0 | 0 | 0 |  |  | 6
2022-01-04 | A68913 | 1 | 고탄소 | STB2 | TUNDISH교체 | Al 탈산 | B | 5 | 22 | 52400 | 88 | A | A | A |  | 1 | 1 |  | 1520 | 1564 | 6900 |  |  | 6900 | 67.96 | 12 | 101532 | 1574 |  | Y | 50 | 39 | [11 empty] | Y |  |  |  | 106.4 | 13-7 | 261.12 | 0 | A |  | 1574 | 3 | 0.16 | 1549 | 0.69 | 93 | 38 | 280 | 4:40 | 25 | 25 | 89 | 0 |  | 0 |  | 450 | AR | 2022-01-04 17:24 | 2022-01-04 18:03 | 38 | 2022-01-04 17:22 | 41 |  |  |  |  | Y |  |  |  | Y | [5 empty] | 134.22 | 48.14 | [19 empty] | 1.89 | 1.24 |  |  | 0 | 0 | A | [9 empty] | 0 | 26 | 150 | 0 | 0 | 125 | 0 | 748 | 0 | 599 | 0 | 0 | 231 | 54 |  |  |  |  | 1
2022-01-04 | B68263 | 2 | 저탄소 | 16MNCRS5H |  | Si 탈산 | B | 33 | 78 | 51400 | 109.65 | A | A |  | A | 1 |  | 1 | 1555 | 1557 | 9600 |  |  | 9600 | 85 | 20 | 112940 | 1638 |  | Y | 52 | 47 |  |  | B68260 | 05 |  |  |  | 박용우 | 2 |  |  |  |  | Y |  |  |  | 0 | 211.26 | A |  | 1632 | 1 | 0.17 | 1574 | 1.36 | 62 | 23 | 363 | 6:03 | 18 | 18 | 0 | 90 | 25 | 22.32 | 0 | 0 | N2 | 2022-01-04 18:45 | 2022-01-04 18:59 | 14 | 2022-01-04 18:27 | 32 |  |  |  |  | N | [7 empty] | 4 | 3.5 | 8.26 | 0 | [23 empty] | 0.19 | 0.19 | B | [9 empty] | 874 | 852 | 0 | 1842 | 0 | 0 | 0 | 499 | 0 | 0 | 0 | 0 | 0 | 0 |  |  | 6
2022-01-04 | A68914 | 1 | 고탄소 | STB2 | 연주종료 | Al 탈산 | B | 37 | 55 | 51800 | 90 | A | A | A |  | 1 | 1 |  | 1520 | 1563 | 5800 |  |  | 5800 | 71.73 | 10 | 80858 | 1586 |  | N | 42 | 35 | [11 empty] | Y |  |  |  | 102.7 | 12-6 | 170.61 | 0 | A |  | 1576 | 3 | 0.16 | 1534 | 0.91 | 78 | 34 | 231 | 3:51 | 25 | 26 | 90 | 0 |  | 0 |  | 700 | AR | 2022-01-04 18:28 | 2022-01-04 19:12 | 44 | 2022-01-04 18:26 | 46 |  |  |  |  | Y |  |  |  | Y | [5 empty] | 153.98 | 123.1 | [20 empty] | 0.85 |  |  | 0.08 | 0 | A | [9 empty] | 0 | 0 | 245 | 0 | 0 | 130 | 0 | 498 | 0 | 397 | 0 | 0 | 143 | 50
2022-01-04 | B68264 | 2 | 저탄소 | 16MNCRS5H |  | Si 탈산 | B | 32 | 60 | 50450 | 104.38 | A | A |  | A | 1 |  | 1 | 1555 | 1560 | 8300 |  |  | 8300 | 81.66 | 18 | 101646 | 1646 |  | Y | 46 | 39 |  |  | A68912 | 05 |  |  |  | 박용우 | 2 |  |  |  |  | Y |  | 110.45 | 13-2 | 0 | 168.43 | A |  | 1645 | 1 | 0.21 | 1579 | 1.63 | 67 | 28 | 298 | 4:58 | 18 | 18 | 0 | 91 |  | 25.67 | 0 | 0 | N2 | 2022-01-04 19:45 | 2022-01-04 20:03 | 17 | 2022-01-04 19:24 | 38 |  |  |  |  | N | [7 empty] | 5 | 4.5 | 8.81 | 0 | [23 empty] | 0.21 | 0.21 | B | [9 empty] | 225 | 1395 | 0 | 1620 | 0 | 0 | 0 | 500 | 0 | 0 | 0 | 0 | 0 | 21 |  |  | 6
2022-01-04 | B68265 | 2 | 저탄소 | 16MNCRS5H |  | Si 탈산 | B | 18 | 83 | 49000 | 99.02 | A | A |  | A | 1 |  | 1 | 1555 | 1532 | 8300 |  |  | 8300 | 81.66 | 18 | 101646 | 1651 |  | Y | 43 | 40 | [7 empty] | 박용우 | 2 |  |  |  |  | Y |  | 101.4 | 11-9 | 0 | 203.69 | A |  | 1642 | 1 | 0.21 | 1582 | 1.39 | 70 | 29 | 327 | 5:27 | 18 | 18 | 0 | 92 |  | 29.31 | 0 | 0 | N2 | 2022-01-04 20:38 | 2022-01-04 21:10 | 31 | 2022-01-04 20:20 | 50 |  |  |  |  | N | [7 empty] | 5 | 5 | 9.99 | 0 | [23 empty] | 0.35 | 0.35 | B | [9 empty] | 614 | 966 | 0 | 1567 | 0 | 0 | 0 | 500 | 0 | 0 | 0 | 0 | 0 | 10 |  |  | 6
2022-01-04 | B68266 | 2 | 저탄소 | 16MNCRS5H |  | Si 탈산 | B | 30 | 86 | 49000 | 92.38 | A | A |  | A | 1 |  | 1 | 1555 | 1573 | 7600 |  |  | 7600 | 74.77 | 18 | 101646 | 1657 |  | Y | 40 | 36 | [7 empty] | 박용우 | 2 | [6 empty] | 104.4 | 12-2 | 0 | 182.73 | A |  | 1646 | 1 | 0.22 | 1577 | 1.72 | 65 | 25 | 404 | 6:44 | 18 | 18 | 0 | 93 |  | 41.3 | 0 | 0 | N2 | 2022-01-04 21:33 | 2022-01-04 22:10 | 37 | 2022-01-04 21:19 | 50 |  |  |  |  | N | [7 empty] | 6 | 4.5 | 12.58 | 0 | [23 empty] | 0.46 | 0.46 | A | [9 empty] | 858 | 792 | 0 | 1592 | 0 | 0 | 0 | 498 | 0 | 0 | 0 | 0 | 36 | 23 |  |  | 6
2022-01-04 | B68267 | 2 | 저탄소 | 16MNCRS5H |  | Si 탈산 | B | 33 | 79 | 50450 | 104.45 | A | A |  | B | 1 |  | 1 | 1555 | 1561 | 8400 |  |  | 8400 | 82.64 | 18 | 101646 | 1652 |  | Y | 49 | 42 | [7 empty] | 박용우 | 2 | [6 empty] | 97.15 | 11-6 | 0 | 238.02 | A |  | 1650 | 1 | 0.27 | 1577 | 1.7 | 65 | 30 | 367 | 6:07 | 18 | 19 | 0 | 94 |  | 37.58 | 0 | 0 | N2 | 2022-01-04 22:42 | 2022-01-04 23:10 | 27 | 2022-01-04 22:23 | 46 |  |  |  |  | N | [7 empty] | 6 | 4.6 | 11.41 | 0 | [23 empty] | 0.34 | 0.34 | A | [9 empty] | 427 | 1134 | 0 | 1617 | 0 | 0 | 0 | 1000 | 0 | 0 | 0 | 0 | 98 | 0 |  |  | 6
2022-01-04 | B68268 | 2 | 저탄소 | 16MNCRS5H |  | Si 탈산 | B | 32 | 61 | 50500 | 100.28 | B | B |  | B | 1 |  | 1 | 1555 | 1599 | 6800 |  |  | 6800 | 66.9 | 18 | 101646 | 1657 |  | Y | 42 | 36 | [7 empty] | 박용우 | 2 | [6 empty] | 102.9 | 12-5 | 0 | 155.85 | A |  | 1652 | 1 | 0.31 | 1580 | 1.68 | 68 | 31 | 376 | 6:16 | 18 | 19 | 0 | 95 |  | 74.92 | 0 | 0 | N2 | 2022-01-04 23:48 | 2022-01-05 00:11 | 23 | 2022-01-04 23:29 | 42 |  |  |  |  | N | [7 empty] | 6 | 4 | 20.27 | 0 | [23 empty] | 0.73 | 0.73 | A | [9 empty] | 1167 | 512 | 0 | 1132 | 0 | 0 | 0 | 858 | 0 | 0 | 0 | 0 | 113 | 6 |  |  | 6
2022-01-04 | B68269 | 2 | 저탄소 | 16MNCRS5H |  | Si 탈산 | B | 18 | 84 | 49100 | 105.75 | B | B |  | B | 1 |  | 1 | 1555 | 1569 | 8500 |  |  | 8500 | 83.62 | 18 | 101646 | 1657 |  | N | 51 | 44 | [7 empty] | 임승우 | 2 | [6 empty] | 105.2 | 12-3 | 0 | 242.32 | A |  | 1646 | 1 | 0.35 | 1576 | 1.58 | 64 | 33 | 493 | 8:13 | 18 | 18 | 0 | 96 |  | 44.06 | 0 | 0 | N2 | 2022-01-05 00:58 | 2022-01-05 01:12 | 14 | 2022-01-05 00:42 | 30 |  |  |  |  | N | [7 empty] | 5 | 4.3 | 13.91 | 0 | [23 empty] | 0.44 | 0.44 | A | [9 empty] | 1087 | 588 | 0 | 1100 | 0 | 0 | 0 | 928 | 0 | 0 | 0 | 0 | 174 | 12 |  |  | 6
2022-01-04 | B68270 | 2 | 저탄소 | 16MNCRS5H |  | Si 탈산 | B | 30 | 87 | 49100 | 101.42 | B | B |  | B | 1 |  | 1 | 1555 | 1571 | 7800 |  |  | 7800 | 76.74 | 18 | 101646 | 1664 |  | Y | 43 | 39 | [7 empty] | 임승우 | 2 | [6 empty] | 104 | 12-1 | 0 | 235.39 | A |  | 1656 | 1 | 0.47 | 1574 | 1.9 | 62 | 29 | 500 | 8:20 | 18 | 18 | 0 | 97 | 40 | 48.84 | 0 | 0 | N2 | 2022-01-05 01:56 | 2022-01-05 02:13 | 17 | 2022-01-05 01:37 | 36 |  |  |  |  | N | [7 empty] | 6 | 4.4 | 14.63 | 0 | [23 empty] | 0.73 | 0.73 | A | [9 empty] | 993 | 600 | 0 | 1005 | 0 | 0 | 0 | 849 | 0 | 0 | 0 | 0 | 110 | 9 |  |  | 6
2022-01-04 | A68915 | 1 | 중탄소 | SBC70L |  | Al 탈산 | B | 33 | 81 | 51700 | 146.02 | B | D |  | D | 2 |  | 2 | 1530 | 1609 | 9900 | 9300 |  | 19200 | 197.48 | 17 | 97223 | 1623 |  | Y | 105 | 50 |  | Y | [5 empty] | 김형철 | 2 |  | Y |  |  |  |  | 105.1 | 12-3 | 136.16 | 0 | A |  | 1621 | 1 | 0.31 | 1557 | 1.76 | 59 | 23 | 373 | 6:13 | 20 | 21 | 0 | 101 | 100 | 98.09 | 0 | 450 | AR | 2022-01-05 09:12 | 2022-01-05 09:27 | 15 | 2022-01-05 09:04 | 23 |  |  |  |  | N | [7 empty] | 2 | 4.5 | 23.72 | 0 | [20 empty] | 0.42 |  |  | 0.06 | 0.06 | A | [9 empty] | 0 | 0 | 1306 | 64 | 0 | 294 | 0 | 2269 | 0 | 1093 | 0 | 0 | 185 | 73 |  |  | 11
2022-01-04 | B68271 | 2 | 저탄소 | 16MNCRS5H | TUNDISH교체전 | Si 탈산 | B | 33 | 80 | 50700 | 95.25 | B | B |  | B | 1 |  | 1 | 1555 | 1562 | 8100 |  |  | 8100 | 89.65 | 16 | 90352 | 1660 | 357 | Y | 45 | 41 | [7 empty] | 임승우 | 2 | [6 empty] | 102 | 11-10 | 0 | 194.95 | A |  | 1648 | 1 | 0.47 | 1571 | 1.7 | 59 | 30 | 604 | 10:04 | 18 | 18 | 0 | 98 |  | 34.72 | 0 | 0 | N2 | 2022-01-05 03:01 | 2022-01-05 03:14 | 13 | 2022-01-05 02:51 | 23 |  |  |  |  | N | [7 empty] | 6 | 5 | 13.43 | 0 | [23 empty] | 0.79 | 0.79 | A | [9 empty] | 917 | 702 | 0 | 1099 | 0 | 0 | 0 | 300 | 0 | 0 | 0 | 0 | 110 | 10 |  |  | 6
2022-01-04 | A68916 | 1 | 고탄소 | STB2 | TUNDISH교체 | Al 탈산 | B | 35 | 25 | 53000 | 108.47 | B | B | B |  | 1 | 1 |  | 1520 | 1560 | 8000 |  |  | 8000 | 94.55 | 10 | 84610 | 1609 |  | Y | 65 | 43 | [7 empty] | 김형철 | 2 | [6 empty] | 100.85 | 12-10 | 289.31 | 0 | A |  | 1601 | 3 | 0.21 | 1550 | 1.21 | 94 | 37 | 249 | 4:09 | 25 | 25 | 92 | 0 |  | 0 |  | 450 | AR | 2022-01-05 03:58 | 2022-01-05 04:37 | 39 | 2022-01-05 03:57 | 40 |  |  |  |  | Y |  |  |  | Y | [5 empty] | 133.69 | 95.09 | [19 empty] | 1.93 | 1.48 |  |  | 3.51 | 0 | A | [9 empty] | 0 | 57 | 284 | 0 | 0 | 130 | 0 | 756 | 0 | 539 | 0 | 0 | 116 | 77 |  |  |  |  | 1
2022-01-04 | B68272 | 2 | 중탄소 | SBC70L | 연주시작 | Al 탈산 | B | 32 | 62 | 51100 | 84.22 | B | B |  | D | 2 |  | 1 | 1540 | 1616 | 2500 | 10900 |  | 13400 | 140.19 | 17 | 95585 | 1663 |  | Y | 31 | 14 |  | Y | [5 empty] | 임승우 | 2 | [6 empty] | 102.5 | 12-4 | 64.02 | 0 | A |  | 1654 | 1 | 0.78 | 1590 | 1.51 | 92 | 50 | 344 | 5:44 | 20 | 21 | 0 | 99 | 110 | 121.76 | 0 | 0 | AR | 2022-01-05 06:33 | 2022-01-05 06:56 | 23 | 2022-01-05 06:18 | 37 |  |  |  |  | N | [7 empty] | 2 | 4 | 32.57 | 0 | [16 empty] | 0.7 |  |  | 1.24 |  |  |  | 0.13 | 0.13 | A | [9 empty] | 0 | 0 | 539 | 37 | 0 | 403 | 0 | 505 | 0 | 206 | 0 | 0 | 47 | 8 |  |  | 4 |  | 1
2022-01-04 | A68917 | 1 | 고탄소 | STB2 |  | Al 탈산 | B | 29 | 1 | 52900 | 91.13 | B | B | B |  | 1 | 1 |  | 1520 | 1551 | 8200 |  |  | 8200 | 96.92 | 10 | 84610 | 1586 |  | Y | 41 | 34 | A68915번 첫차지 온도 낮아 송전(2300KWH) | [6 empty] | 김형철 | 2 | [6 empty] | 102.5 | 13-8 | 226.54 | 0 | A |  | 1571 | 3 | 0.19 | 1517 | 1.1 | 61 | 23 | 240 | 4:00 | 25 | 25 | 93 | 0 |  | 0 |  | 450 | AR | 2022-01-05 05:10 | 2022-01-05 05:38 | 28 | 2022-01-05 05:09 | 29 |  |  |  |  | Y |  |  |  | Y | [5 empty] | 133.02 | 151.91 | [20 empty] | 0.851 |  |  | 7.16 | 0 | B | [9 empty] | 0 | 41 | 195 | 0 | 0 | 126 | 0 | 795 | 0 | 598 | 0 | 0 | 134 | 139
2022-01-04 | A68918 | 1 | 고탄소 | STB2 |  | Al 탈산 | B | 5 | 23 | 52300 | 89.4 | B | B | D |  | 1 | 1 |  | 1520 | 1535 | 6700 |  |  | 6700 | 79.19 | 10 | 84610 | 1582 |  | Y | 44 | 39 | [7 empty] | 김형철 | 2 | [6 empty] | 92.3 | 12-1 | 355.6 | 0 | A |  | 1570 | 3 | 0.18 | 1522 | 1.12 | 66 | 23 | 242 | 4:02 | 25 | 25 | 94 | 0 |  | 0 |  | 450 | AR | 2022-01-05 06:17 | 2022-01-05 06:39 | 21 | 2022-01-05 06:15 | 24 |  |  |  |  | Y |  |  |  | Y | [5 empty] | 134.11 | 103.22 | [20 empty] | 1.46 |  |  | 0 | 0 | A | [9 empty] | 0 | 30 | 116 | 0 | 0 | 129 | 0 | 697 | 0 | 545 | 0 | 0 | 17 | 79
2022-01-04 | B68273 | 2 | 중탄소 | SBC70L |  | Al 탈산 | B | 18 | 85 | 53100 | 110.83 | B | D |  | D | 2 |  | 1 | 1540 | 1540 | 8700 | 1700 |  | 10400 | 110.49 | 17 | 94129 | 1627 |  | Y | 60 | 42 | 2연주 작업 안되서 작업 지연.. | Y | [5 empty] | 임승우 | 2 | [8 empty] | 5.63 | 0 | A |  | 1626 | 1 | 0.69 | 1557 | 1.56 | 59 | 23 | 289 | 4:49 | 20 | 21 | 0 | 100 |  | 99.88 | 0 | 0 | AR | 2022-01-05 07:36 | 2022-01-05 08:09 | 33 | 2022-01-05 07:25 | 44 |  |  |  |  | N | [7 empty] | 2 | 5 | 30.54 | 0 | [20 empty] | 0.51 |  |  | 0.1 | 0.1 | A | [9 empty] | 0 | 0 | 507 | 0 | 0 | 222 | 0 | 1101 | 0 | 108 | 0 | 0 | 146 | 19
2022-01-05 | A68919 | 1 | 고탄소 | STB2 |  | Al 탈산 | B | 1 | 2 | 54400 | 71.03 | D | D | D |  | 1 | 1 |  | 1520 | 1541 | 4900 |  |  | 4900 | 57.91 | 10 | 84610 | 1565 |  | Y | 40 | 31 | [7 empty] | 김형철 | 2 |  | Y |  |  |  |  | 94.85 | 12-9 | 57.98 | 0 | A |  | 1565 | 3 | 0.17 | 1517 | 1.55 | 61 | 27 | 103 | 1:43 | 25 | 25 | 95 | 0 |  | 0 |  | 400 | AR | 2022-01-05 07:14 | 2022-01-05 07:33 | 19 | 2022-01-05 07:14 | 19 |  |  |  |  | Y |  |  |  | Y | [5 empty] | 111.39 | 29.62 | [20 empty] | 1.33 |  |  | 1.15 | 0 | A | [9 empty] | 0 | 0 | 163 | 0 | 0 | 128 | 0 | 495 | 0 | 398 | 0 | 0 | 0 | 89
2022-01-05 | A68920 | 1 | 고탄소 | STB2 |  | Al 탈산 | B | 35 | 26 | 53300 | 73.47 | D | D | D |  | 1 | 1 |  | 1520 | 1570 | 4700 |  |  | 4700 | 46.29 | 12 | 101532 | 1562 |  | Y | 40 | 33 | [7 empty] | 조관훈 | 2 |  | Y |  |  |  |  | 105.4 | 13-5 | 243.4 | 0 | A |  | 1562 | 3 | 0.18 | 1523 | 1.15 | 67 | 34 | 266 | 4:26 | 25 | 25 | 96 | 0 |  | 0 |  | 400 | AR | 2022-01-05 08:21 | 2022-01-05 08:33 | 12 | 2022-01-05 08:20 | 12 |  |  |  |  | Y |  |  |  | Y | [5 empty] | 120.01 | 28.03 | [20 empty] | 0.948 |  |  | 2.47 | 0 | A | [9 empty] | 0 | 22 | 276 | 0 | 0 | 125 | 0 | 757 | 0 | 543 | 0 | 0 | 72 | 20
2022-01-05 | B68274 | 2 | 중탄소 | SBC70L |  | Al 탈산 | B | 37 | 57 | 51150 | 90.85 | D | D |  | D | 1 |  | 1 | 1540 | 1584 | 5200 |  |  | 5200 | 54.88 | 15 | 94753 | 1637 |  | Y | 43 | 29 | [7 empty] | 김규완 | 2 |  |  |  |  | Y |  |  |  | 28.67 | 0 | A |  | 1630 | 1 | 0.32 | 1558 | 1.68 | 60 | 24 | 262 | 4:22 | 20 | 21 | 0 | 102 |  | 131.58 | 0 | 0 | AR | 2022-01-05 10:02 | 2022-01-05 10:34 | 32 | 2022-01-05 09:54 | 40 |  |  |  |  | N | [7 empty] | 2 | 4 | 40.55 | 0 | [20 empty] | 0.73 |  |  | 0.08 | 0.08 | A | [9 empty] | 0 | 0 | 1260 | 101 | 0 | 167 | 0 | 697 | 0 | 207 | 0 | 0 | 0 | 56
2022-01-05 | A68921 | 1 | 고탄소 | STB2 |  | Al 탈산 | B | 29 | 2 | 53900 | 80.65 | D | D | D |  | 1 | 1 |  | 1520 | 1533 | 5300 |  |  | 5300 | 52.2 | 12 | 101532 | 1551 |  | Y | 41 | 33 | [7 empty] | 조관훈 | 2 |  |  | Y |  |  |  | 106.95 | 14-3 | 292.03 | 0 | A |  | 1551 | 3 | 0.19 | 1515 | 0.9 | 59 | 24 | 257 | 4:17 | 25 | 25 | 97 | 0 |  | 0 |  | 400 | AR | 2022-01-05 09:26 | 2022-01-05 09:52 | 26 | 2022-01-05 09:26 | 26 |  |  |  |  | Y |  |  |  | Y | [5 empty] | 130.87 | 50.93 | [20 empty] | 0.892 |  |  | 3.74 | 0 | A | [9 empty] | 0 | 32 | 243 | 0 | 0 | 129 | 0 | 625 | 0 | 450 | 0 | 0 | 126 | 50
2022-01-05 | A68922 | 1 | 고탄소 | STB2 |  | Al 탈산 | B | 5 | 24 | 52900 | 78.63 | D | D | D |  | 1 | 1 |  | 1520 | 1562 | 4600 |  |  | 4600 | 45.31 | 12 | 101532 | 1566 |  | Y | 40 | 28 | [7 empty] | 조관훈 | 2 | [8 empty] | 257.05 | 0 | A |  | 1566 | 3 | 0.18 | 1519 | 1.27 | 63 | 25 | 259 | 4:19 | 25 | 25 | 98 | 0 |  | 0 |  | 500 | AR | 2022-01-05 10:24 | 2022-01-05 10:57 | 34 | 2022-01-05 10:22 | 36 |  |  |  |  | Y |  |  |  | Y | [5 empty] | 124.14 | 58.23 | [20 empty] | 0.824 |  |  | 4.85 | 0 | A | [9 empty] | 0 | 0 | 226 | 0 | 0 | 129 | 0 | 645 | 0 | 398 | 0 | 0 | 64 | 60
2022-01-05 | B68275 | 2 | 중탄소 | SBC70L |  | Al 탈산 | B | 32 | 63 | 50700 | 92.15 | D | D |  | D | 1 |  | 1 | 1540 | 1544 | 6400 |  |  | 6400 | 62.17 | 18 | 102942 | 1628 |  | Y | 40 | 34 | [7 empty] | 김규완 | 2 |  |  |  |  | Y |  | 100.5 | 12-2 | 70.73 | 0 | A |  | 1624 | 1 | 0.27 | 1555 | 1.51 | 57 | 22 | 212 | 3:32 | 20 | 21 | 0 | 103 |  | 98.25 | 0 | 0 | AR | 2022-01-05 11:03 | 2022-01-05 11:42 | 39 | 2022-01-05 10:50 | 53 |  |  |  |  | N | [7 empty] | 4 | 5 | 24.76 | 0 | [20 empty] | 0.35 |  |  | 0.05 | 0.05 | A | [9 empty] | 0 | 0 | 644 | 100 | 0 | 224 | 0 | 597 | 0 | 256 | 0 | 0 | 98 | 32
2022-01-05 | A68923 | 1 | 고탄소 | STB2 |  | Al 탈산 | B | 1 | 3 | 53900 | 80.23 | D | D | D |  | 1 | 1 |  | 1520 | 1531 | 5800 |  |  | 5800 | 57.12 | 12 | 101532 | 1567 | 333 | Y | 42 | 34 | [7 empty] | 조관훈 | 2 |  | Y |  |  |  |  | 102.75 | 13-8 | 185.42 | 0 | A |  | 1567 | 3 | 0.15 | 1522 | 1.25 | 66 | 23 | 271 | 4:31 | 25 | 27 | 99 | 0 |  | 0 |  | 500 | AR | 2022-01-05 11:39 | 2022-01-05 11:59 | 20 | 2022-01-05 11:37 | 22 |  |  |  |  | Y |  |  |  | Y | [5 empty] | 158.07 | 35.01 | [20 empty] | 0.841 |  |  | 0 | 0 | A | [9 empty] | 0 | 30 | 213 | 24 | 0 | 129 | 0 | 594 | 0 | 455 | 0 | 0 | 64 | 78
2022-01-05 | B68276 | 2 | 중탄소 | SBC70L |  | Al 탈산 | B | 18 | 86 | 49350 | 98.45 | D | D |  | D | 1 |  | 1 | 1540 | 1546 | 7500 |  |  | 7500 | 78.51 | 12 | 95532 | 1608 |  | Y | 53 | 40 | [7 empty] | 김규완 | 2 |  |  |  |  | Y |  | 111.15 | 12-8 | 168.57 | 0 | A |  | 1617 | 1 | 0.28 | 1559 | 1.49 | 61 | 20 | 309 | 5:09 | 20 | 22 | 0 | 0 | 120 | 104.77 | 0 | 0 | AR | 2022-01-05 12:07 | 2022-01-05 12:45 | 37 | 2022-01-05 12:01 | 44 |  |  |  |  | N | [8 empty] | 4 | 2.72 | 0 | [20 empty] | 0.5 |  |  | 0 | 0 | A | [9 empty] | 0 | 0 | 676 | 131 | 0 | 234 | 0 | 597 | 0 | 208 | 0 | 0 | 95 | 38
2022-01-05 | A68924 | 1 | 고탄소 | STB2 |  | Al 탈산 | B | 35 | 27 | 53000 | 96.28 | D | D | D |  | 1 | 1 |  | 1520 | 1568 | 4800 |  |  | 4800 | 56.73 | 10 | 84610 | 1569 |  | Y | 41 | 29 | [7 empty] | 차승주 | 2 |  | Y |  |  |  |  | 110.3 | 13-10 | 179.53 | 0 | A |  | 1569 | 3 | 0.15 | 1519 | 1.28 | 63 | 23 | 689 | 11:29 | 25 | 25 | 100 | 0 |  | 0 |  | 500 | AR | 2022-01-05 13:00 | 2022-01-05 13:04 | 3 | 2022-01-05 12:43 | 21 |  |  |  |  | Y |  |  |  | Y | [5 empty] | 162.04 | 111.39 | [20 empty] | 1.024 |  |  | 1.58 | 0 | A | [9 empty] | 0 | 0 | 404 | 0 | 0 | 129 | 0 | 884 | 0 | 559 | 0 | 0 | 63 | 31
2022-01-05 | B68277 | 2 | 중탄소 | SBC70L |  | Al 탈산 | B | 33 | 82 | 50450 | 96.53 | D | D |  | D | 1 |  | 1 | 1540 | 1545 | 6700 |  |  | 6700 | 60.11 | 14 | 111454 | 1627 |  | Y | 37 | 34 | [7 empty] | 김규완 | 2 | [6 empty] | 100.55 | 11-9 | 84.68 | 0 | A |  | 1621 | 1 | 0.28 | 1552 | 1.37 | 54 | 22 | 195 | 3:15 | 20 | 21 | 0 | 105 |  | 97.91 | 0 | 0 | AR | 2022-01-05 13:30 | 2022-01-05 13:56 | 26 | 2022-01-05 13:08 | 48 |  |  |  |  | N | [7 empty] | 9 | 4.5 | 24.28 | 0 | [20 empty] | 0.32 |  |  | 0.28 | 0.28 | A | [9 empty] | 0 | 0 | 696 | 99 | 0 | 208 | 0 | 599 | 0 | 208 | 0 | 0 | 97 | 27
2022-01-05 | A68925 | 1 | 고탄소 | STB2 |  | Al 탈산 | B | 29 | 3 | 53900 | 93.32 | D | D | D |  | 1 | 1 |  | 1520 | 1571 | 4500 |  |  | 4500 | 44.32 | 12 | 101532 | 1554 |  | Y | 43 | 36 | [7 empty] | 조관훈 | 2 |  | Y |  |  |  |  | 104.35 | 13-10 | 204.9 | 0 | A |  | 1554 | 3 | 0.16 | 1512 | 0.91 | 56 | 23 | 420 | 7:00 | 25 | 25 | 101 | 0 |  | 0 |  | 600 | AR | 2022-01-05 13:59 | 2022-01-05 14:12 | 12 | 2022-01-05 13:52 | 20 |  |  |  |  | Y |  |  |  | Y | [5 empty] | 169.74 | 107.7 | [20 empty] | 0.841 |  |  | 2.76 | 0 | B | [9 empty] | 0 | 40 | 241 | 14 | 0 | 128 | 0 | 958 | 0 | 746 | 0 | 0 | 356 | 69
2022-01-05 | B68278 | 2 | 중탄소 | SBC70L |  | Al 탈산 | B | 37 | 58 | 51500 | 95.23 | D | D |  | A | 1 |  | 1 | 1540 | 1537 | 7000 |  |  | 7000 | 73.27 | 12 | 95532 | 1631 |  | Y | 38 | 34 | [7 empty] | 김규완 | 2 | [6 empty] | 100.1 | 12-3 | 70.55 | 0 | A |  | 1620 | 1 | 0.16 | 1561 | 1.22 | 63 | 21 | 230 | 3:50 | 20 | 20 | 0 | 106 | 22 | 22.42 | 0 | 0 | AR | 2022-01-05 14:28 | 2022-01-05 16:05 | 35 | 2022-01-05 14:11 | 52 |  |  |  |  | N | [7 empty] | 2 | 4.5 | 9.13 | 0 | [20 empty] | 0.74 |  |  | 0.08 | 0.08 | A | [9 empty] | 0 | 0 | 679 | 123 | 0 | 193 | 0 | 499 | 0 | 207 | 0 | 0 | 97 | 5 |  |  | 6
2022-01-05 | A68926 | 1 | 고탄소 | STB2 |  | Al 탈산 | B | 5 | 25 | 52400 | 82.72 | D | A | A |  | 1 | 1 |  | 1520 | 1556 | 5900 |  |  | 5900 | 58.11 | 12 | 101532 | 1554 |  | Y | 47 | 28 | [7 empty] | 김덕진 | 2 |  |  | Y |  | N |  | 105.45 | 13-5 | 328.88 | 0 | A |  | 1554 | 3 | 0.16 | 1513 | 1.17 | 57 | 25 | 255 | 4:15 | 25 | 25 | 102 | 0 |  | 0 |  | 500 | AR | 2022-01-05 14:50 | 2022-01-05 15:18 | 27 | 2022-01-05 14:50 | 28 |  |  |  |  | Y |  |  |  | Y | [5 empty] | 118.68 | 38.86 | [20 empty] | 0.94 |  |  | 4.18 | 0 | A | [9 empty] | 0 | 74 | 216 | 29 | 0 | 128 | 0 | 793 | 0 | 398 | 0 | 0 | 81 | 85
2022-01-05 | B68279 | 2 | 중탄소 | SBC70L |  | Al 탈산 | B | 32 | 64 | 50500 | 88.03 | D | A |  | A | 1 |  | 1 | 1540 | 1534 | 6600 |  |  | 6600 | 69.09 | 12 | 95532 | 1645 |  | Y | 43 | 35 | ACS 분배기 보수 완료 (임시용접) | [6 empty] | 이기호 | 2 | [6 empty] | 101.2 | 12-3 | 218.88 | 0 | A |  | 1623 | 1 | 0.23 | 1560 | 1.7 | 62 | 26 | 115 | 1:55 | 20 | 20 | 0 | 107 | 40 | 39.82 | 0 | 0 | AR | 2022-01-05 15:26 | 2022-01-05 16:07 | 39 | 2022-01-05 15:18 | 47 |  |  |  |  | N | [7 empty] | 2 | 4.5 | 13.33 | 0 | [20 empty] | 0.47 |  |  | 0.09 | 0.09 | A | [9 empty] | 0 | 0 | 526 | 34 | 0 | 276 | 0 | 503 | 0 | 254 | 0 | 0 | 51 | 0 |  |  | 6
2022-01-05 | A68927 | 1 | 고탄소 | STB2 |  | Al 탈산 | B | 1 | 4 | 53900 | 92.17 | A | A | A |  | 1 | 1 |  | 1520 | 1532 | 6900 |  |  | 6900 | 81.55 | 10 | 84610 | 1564 |  | Y | 49 | 40 | [7 empty] | 김덕진 | 2 |  | Y |  |  |  |  | 101.6 | 13-6 | 183.81 | 0 | A |  | 1564 | 3 | 0.15 | 1517 | 1.24 | 61 | 23 | 480 | 8:00 | 25 | 25 | 103 | 0 |  | 0 |  | 500 | AR | 2022-01-05 16:09 | 2022-01-05 16:24 | 15 | 2022-01-05 16:03 | 21 |  |  |  |  | Y |  |  |  | Y | [5 empty] | 137.24 | 79.71 | [20 empty] | 1.187 |  |  | 0.02 | 0 | A | [9 empty] | 0 | 26 | 209 | 32 | 0 | 158 | 0 | 1388 | 0 | 997 | 0 | 0 | 298 | 35
2022-01-05 | B68280 | 2 | 중탄소 | SBC70L | TUNDISH교체전 | Al 탈산 | B | 11 | 1 | 54250 | 97.75 | A | A |  | A | 1 |  | 1 | 1540 | 1538 | 7600 |  |  | 7600 | 73.19 | 14 | 103841 | 1643 |  | Y | 42 | 38 | [7 empty] | 박용우 | 2 | [6 empty] | 101.85 | 13-7 | 221.37 | 0 | A |  | 1631 | 1 | 0.23 | 1560 | 0 | 62 | 19 | 195 | 3:15 | 20 | 20 | 0 | 108 |  | 31.47 | 0 | 0 | AR | 2022-01-05 16:40 | 2022-01-05 17:07 | 27 | 2022-01-05 16:22 | 45 |  |  |  |  | N | [7 empty] | 1 | 5 | 11.48 | 0 | 대보수 | [19 empty] | 0.85 |  |  | 0.05 | 0.05 | A | [9 empty] | 0 | 0 | 444 | 23 | 0 | 273 | 0 | 502 | 0 | 256 | 0 | 0 | 0 | 34
2022-01-05 | A68928 | 1 | 고탄소 | STB2 |  | Al 탈산 | B | 35 | 28 | 53100 | 84.97 | A | A | A |  | 1 | 1 |  | 1520 | 1562 | 5700 |  |  | 5700 | 56.14 | 12 | 101532 | 1564 |  | Y | 46 | 33 | [7 empty] | 김덕진 | 2 |  |  | Y |  |  |  | 110.6 | 13-10 | 220.23 | 0 | A |  | 1564 | 3 | 0.15 | 1520 | 1.19 | 64 | 22 | 310 | 5:10 | 25 | 26 | 104 | 0 |  | 0 |  | 500 | AR | 2022-01-05 17:02 | 2022-01-05 17:27 | 25 | 2022-01-05 17:00 | 27 |  |  |  |  | Y |  |  |  | Y | [5 empty] | 142.58 | 41.02 | [20 empty] | 0.798 |  |  | 0 | 0 | A | [9 empty] | 0 | 45 | 269 | 27 | 0 | 0 | 0 | 790 | 0 | 196 | 0 | 0 | 242 | 20
2022-01-05 | B68281 | 2 | 중탄소 | AE15B36C2 | TUNDISH교체 | Si 탈산 | B | 33 | 83 | 49650 | 109.63 | A | A |  | A | 1 |  | 1 | 1540 | 1602 | 7100 |  |  | 7100 | 73.68 | 17 | 96359 | 1671 |  | Y | 48 | 42 | [7 empty] | 박용우 | 2 | [6 empty] | 103.75 | 12-1 | 235.47 | 0 | A |  | 1657 | 1 | 0.23 | 1596 | 1.55 | 98 | 35 | 210 | 3:30 | 15 | 20 | 0 | 109 |  | 67.18 | 0 | 0 | AR | 2022-01-05 17:51 | 2022-01-05 18:30 | 38 | 2022-01-05 17:27 | 62 |  |  |  |  | N | [7 empty] | 4 | 4.5 | 17.79 | 0 | [16 empty] | 0.6 |  |  | 1.66 |  |  |  | 0.32 | 0.32 | A | [9 empty] | 319 | 0 | 243 | 52 | 0 | 0 | 0 | 446 | 0 | 206 | 0 | 0 | 0 | 21 |  |  | 6 |  | 1
2022-01-05 | A68929 | 1 | 고탄소 | STB2 |  | Al 탈산 | B | 29 | 4 | 53700 | 84.05 | A | A | A |  | 1 | 1 |  | 1520 | 1536 | 6700 |  |  | 6700 | 65.99 | 12 | 101532 | 1555 |  | Y | 49 | 41 | [7 empty] | 김덕진 | 2 |  |  | Y |  |  |  | 104.2 | 13-9 | 241.46 | 0 | A |  | 1555 | 3 | 0.16 | 1517 | 1.06 | 61 | 23 | 276 | 4:36 | 25 | 25 | 105 | 0 |  | 0 |  | 500 | AR | 2022-01-05 18:06 | 2022-01-05 18:36 | 30 | 2022-01-05 18:06 | 30 |  |  |  |  | Y |  |  |  | Y | [5 empty] | 0.15 | 0 | [20 empty] | 0.777 |  |  | 1.28 | 0 | A | [9 empty] | 0 | 22 | 188 | 0 | 0 | 125 | 0 | 1392 | 0 | 935 | 0 | 0 | 210 | 30
2022-01-05 | B68282 | 2 | 중탄소 | AE15B36C2 |  | Si 탈산 | B | 37 | 59 | 50950 | 98.7 | A | A |  | A | 1 |  | 1 | 1540 | 1506 | 8100 |  |  | 8100 | 83.11 | 17 | 97456 | 1650 |  | Y | 44 | 41 | [7 empty] | 박용우 | 2 | [6 empty] | 100.25 | 12-3 | 144.91 | 0 | A |  | 1638 | 1 | 0.25 | 1576 | 1.36 | 78 | 35 | 232 | 3:52 | 15 | 15 | 0 | 110 |  | 58.89 | 0 | 0 | AR | 2022-01-05 18:46 | 2022-01-05 19:33 | 48 | 2022-01-05 18:26 | 67 |  |  |  |  | N | [7 empty] | 4 | 5 | 13.8 | 0 | [23 empty] | 0.3 | 0.3 | A | [9 empty] | 301 | 0 | 619 | 23 | 0 | 0 | 0 | 696 | 0 | 206 | 0 | 0 | 0 | 0 |  |  | 6
2022-01-05 | A68930 | 1 | 고탄소 | STB2 |  | Al 탈산 | B | 5 | 26 | 52300 | 82.45 | A | A | A |  | 1 | 1 |  | 1520 | 1545 | 5900 |  |  | 5900 | 58.11 | 12 | 101532 | 1563 |  | Y | 42 | 33 | [7 empty] | 김덕진 | 2 |  |  | Y |  |  |  | 100.75 | 12-10 | 243.74 | 0 | A |  | 1563 | 3 | 0.16 | 1516 | 1.15 | 60 | 22 | 275 | 4:35 | 25 | 25 | 106 | 0 |  | 0 |  | 500 | AR | 2022-01-05 19:08 | 2022-01-05 19:40 | 33 | 2022-01-05 19:08 | 33 |  |  |  |  | Y |  |  |  | Y | [5 empty] | 150.8 | 71.73 | [20 empty] | 0.767 |  |  | 2.51 | 0 | A | [9 empty] | 0 | 24 | 223 | 0 | 0 | 128 | 0 | 940 | 0 | 565 | 0 | 0 | 210 | 22
2022-01-05 | B68283 | 2 | 중탄소 | AE15B36C2 |  | Si 탈산 | B | 32 | 65 | 50500 | 97.7 | A | A |  | A | 1 |  | 1 | 1540 | 1524 | 7000 |  |  | 7000 | 72.24 | 17 | 96900 | 1635 |  | Y | 39 | 36 | [7 empty] | 박용우 | 2 | [6 empty] | 100 | 12-1 | 151.71 | 0 | A |  | 1616 | 1 | 0.25 | 1564 | 1.02 | 66 | 22 | 193 | 3:13 | 15 | 15 | 0 | 111 |  | 68.89 | 0 | 0 | AR | 2022-01-05 19:45 | 2022-01-05 20:38 | 52 | 2022-01-05 19:29 | 68 |  |  |  |  | N | [7 empty] | 4 |  | 18.42 | 0 | [23 empty] | 0.29 | 0.29 | B | [9 empty] | 289 | 0 | 227 | 0 | 0 | 0 | 0 | 447 | 0 | 208 | 0 | 0 | 0 | 20 |  |  | 6
2022-01-05 | A68931 | 1 | 고탄소 | STB2 |  | Al 탈산 | B | 1 | 5 | 53800 | 85.3 | A | A | A |  | 1 | 1 |  | 1520 | 1571 | 6000 |  |  | 6000 | 59.09 | 12 | 101532 | 1565 |  | Y | 47 | 33 | [7 empty] | 김덕진 | 2 |  |  | Y |  |  |  | 105.95 | 14-1 | 186.73 | 0 | A |  | 1565 | 3 | 0.16 | 1518 | 1.31 | 62 | 24 | 269 | 4:29 | 25 | 25 | 107 | 0 |  | 0 |  | 500 | AR | 2022-01-05 20:16 | 2022-01-05 20:43 | 27 | 2022-01-05 20:14 | 29 |  |  |  |  | Y |  |  |  | Y | [5 empty] | 144.24 | 43.97 | [20 empty] | 1.224 |  |  | 4.71 | 0 | A | [9 empty] | 0 | 22 | 288 | 0 | 0 | 128 | 0 | 792 | 0 | 698 | 0 | 0 | 231 | 69
2022-01-05 | B68284 | 2 | 중탄소 | AE15B36C2 |  | Si 탈산 | B | 11 | 2 | 55300 | 105.33 | A | A |  | A | 1 |  | 1 | 1540 | 1531 | 7800 |  |  | 7800 | 80.53 | 17 | 96857 | 1629 |  | Y | 48 | 44 | [7 empty] | 박용우 | 2 | [6 empty] | 102.9 | 13-8 | 147.62 | 0 | A |  | 1624 | 1 | 0.25 | 1565 | 1.14 | 67 | 22 | 207 | 3:27 | 15 | 15 | 0 | 112 |  | 46.04 | 0 | 0 | AR | 2022-01-05 20:55 | 2022-01-05 21:39 | 45 | 2022-01-05 20:39 | 61 |  |  |  |  | N | [7 empty] | 4 | 4 | 12.36 | 0 | [23 empty] | 0.26 | 0.26 | A | [9 empty] | 284 | 0 | 209 | 16 | 0 | 0 | 0 | 450 | 0 | 205 | 0 | 0 | 38 | 27 |  |  | 6
2022-01-05 | A68932 | 1 | 고탄소 | STB2 |  | Al 탈산 | B | 35 | 29 | 52600 | 80.65 | A | A | A |  | 1 | 1 |  | 1520 | 1550 | 5800 |  |  | 5800 | 57.12 | 12 | 101532 | 1563 |  | Y | 43 | 32 | [7 empty] | 김덕진 | 2 |  |  | Y |  |  |  | 106.5 | 13-5 | 217.65 | 0 | A |  | 1563 | 3 | 0.17 | 1522 | 1.14 | 66 | 22 | 277 | 4:37 | 25 | 25 | 108 | 0 |  | 0 |  | 500 | AR | 2022-01-05 21:12 | 2022-01-05 21:48 | 36 | 2022-01-05 21:11 | 37 |  |  |  |  | Y |  |  |  | Y | [5 empty] | 149.94 | 42.79 | [20 empty] | 1.111 |  |  | 5.84 | 0 | A | [9 empty] | 0 | 20 | 242 | 0 | 0 | 128 | 0 | 997 | 0 | 696 | 0 | 0 | 161 | 30
2022-01-05 | B68285 | 2 | 중탄소 | AE15B36C2 |  | Si 탈산 | B | 33 | 84 | 49350 | 103.43 | A | A |  | A | 1 |  | 1 | 1540 | 1524 | 7200 |  |  | 7200 | 78.69 | 16 | 91504 | 1625 |  | Y | 44 | 40 | [7 empty] | 박용우 | 2 | [8 empty] | 140.58 | 0 | A |  | 1628 | 1 | 0.27 | 1558 | 1.36 | 60 | 22 | 186 | 3:06 | 15 | 16 | 0 | 113 |  | 57.88 | 0 | 0 | AR | 2022-01-05 22:05 | 2022-01-05 22:44 | 39 | 2022-01-05 21:41 | 64 | [12 empty] | 11 |  | 14.45 | 0 | [23 empty] | 0.82 | 0.82 | A | [9 empty] | 308 | 0 | 628 | 19 | 0 | 0 | 0 | 450 | 0 | 208 | 0 | 0 | 0 | 22 |  |  | 4
2022-01-05 | A68933 | 1 | 고탄소 | STB2 |  | Al 탈산 | B | 29 | 5 | 53300 | 88.55 | A | A | B |  | 1 | 1 |  | 1520 | 1532 | 6000 |  |  | 6000 | 59.09 | 12 | 101532 | 1543 |  | Y | 49 | 35 | [7 empty] | 김덕진 | 2 |  | Y |  |  |  |  | 100.85 | 13-5 | 169.06 | 0 | A |  | 1543 | 3 | 0.16 | 1511 | 0.84 | 55 | 26 | 272 | 4:32 | 25 | 25 | 109 | 0 |  | 0 |  | 500 | AR | 2022-01-05 22:40 | 2022-01-05 22:56 | 16 | 2022-01-05 22:38 | 18 |  |  |  |  | Y |  |  |  | Y | [5 empty] | 146.74 | 58.53 | [20 empty] | 0.774 |  |  | 0 | 0 | B | [9 empty] | 0 | 43 | 275 | 0 | 0 | 126 | 0 | 742 | 0 | 642 | 0 | 0 | 127 | 59
2022-01-05 | B68286 | 2 | 중탄소 | AE15B36C2 |  | Si 탈산 | B | 37 | 60 | 0 | 102.97 | A | B |  | B | 1 |  | 1 | 1540 | 1551 | 7100 |  |  | 7100 | 77.85 | 16 | 91200 | 1626 | 363 | Y | 48 | 39 | [7 empty] | 박용우 | 2 | [6 empty] | 154 |  | 189.97 | 0 | A |  | 1630 | 1 | 0.3 | 1567 | 1.5 | 69 | 30 | 196 | 3:16 | 15 | 16 | 0 | 114 | 40 | 44.73 | 0 | 0 | AR | 2022-01-05 23:04 | 2022-01-05 23:47 | 43 | 2022-01-05 22:45 | 63 |  |  |  |  | N | [7 empty] | 6 | 4 | 12.4 | 0 | [23 empty] | 0.35 | 0.35 | A | [9 empty] | 354 | 0 | 490 | 79 | 0 | 0 | 0 | 451 | 0 | 207 | 0 | 0 | 0 | 21 |  |  | 4
2022-01-05 | A68934 | 1 | 고탄소 | STB2 |  | Al 탈산 | B | 5 | 27 | 0 | 79.47 | B | B | B |  | 1 | 1 |  | 1520 | 1543 | 5200 |  |  | 5200 | 51.54 | 12 | 100902 | 1552 |  | Y | 41 | 31 | [7 empty] | 김형철 | 2 |  | Y |  |  |  |  | 153.95 |  | 195.96 | 0 | A |  | 1552 | 3 | 0.16 | 1519 | 0.89 | 63 | 31 | 256 | 4:16 | 25 | 25 | 110 | 0 |  | 0 |  | 500 | AR | 2022-01-05 23:33 | 2022-01-06 | 27 | 2022-01-05 23:30 | 29 |  |  |  |  | Y |  |  |  | Y | [5 empty] | 145.54 | 48.77 | [20 empty] | 1.025 |  |  | 0 | 0 | A | [9 empty] | 0 | 42 | 270 | 0 | 0 | 125 | 0 | 894 | 0 | 696 | 0 | 0 | 18 | 40
2022-01-05 | B68287 | 2 | 중탄소 | AE15B36C2 |  | Si 탈산 | B | 32 | 66 | 50500 | 99.67 | B | B |  | B | 1 |  | 1 | 1540 | 1546 | 6700 |  |  | 6700 | 73.51 | 16 | 91144 | 1650 |  | Y | 42 | 35 | [7 empty] | 임승우 | 2 | [8 empty] | 154.34 | 0 | A |  | 1641 | 1 | 0.31 | 1569 | 1.73 | 71 | 32 | 209 | 3:29 | 15 | 16 | 0 | 115 |  | 62.57 | 0 | 0 | AR | 2022-01-06 00:16 | 2022-01-06 00:52 | 36 | 2022-01-05 23:52 | 60 |  |  |  |  | N | [7 empty] | 11 | 4.7 | 16.48 | 0 | [23 empty] | 0.5 | 0.5 | A | [9 empty] | 271 | 0 | 223 | 56 | 0 | 0 | 0 | 802 | 0 | 209 | 0 | 0 | 48 | 0 |  |  | 4
2022-01-05 | A68935 | 1 | 고탄소 | STB2 | TUNDISH교체전 | Al 탈산 | B | 1 | 6 | 52800 | 82.73 | B | B | B |  | 1 | 1 |  | 1520 | 1551 | 5200 |  |  | 5200 | 63.59 | 10 | 81772 | 1548 |  | Y | 40 | 32 | [7 empty] | 김형철 | 2 |  | Y |  |  |  |  | 105.85 | 14-1 | 278.28 | 0 | A |  | 1548 | 3 | 0.15 | 1517 | 0.74 | 61 | 32 | 260 | 4:20 | 25 | 25 | 111 | 0 |  | 0 |  | 500 | AR | 2022-01-06 00:46 | 2022-01-06 00:59 | 14 | 2022-01-06 00:45 | 15 |  |  |  |  | Y |  |  |  | Y | [5 empty] | 142.16 | 88.33 | [20 empty] | 1.026 |  |  | 1.47 | 0 | A | [9 empty] | 0 | 16 | 266 | 14 | 0 | 127 | 0 | 599 | 0 | 395 | 0 | 0 | 0 | 85
2022-01-05 | B68288 | 2 | 중탄소 | AE15B36C2 | 잔강최소화전 | Si 탈산 | B | 11 | 3 | 54800 | 96.97 | B | B |  | B | 1 |  | 1 | 1540 | 1562 | 6500 |  |  | 6500 | 58.51 | 19 | 111087 | 1632 |  | Y | 49 | 45 | [7 empty] | 임승우 | 2 | [6 empty] | 101.9 | 13-7 | 169.48 | 0 | A |  | 1632 | 1 | 0.23 | 1573 | 1.61 | 75 | 35 | 212 | 3:32 | 15 | 16 | 0 | 116 |  | 29.33 | 0 | 0 | AR | 2022-01-06 01:15 | 2022-01-06 01:54 | 39 | 2022-01-06 00:57 | 56 |  |  |  |  | N | [7 empty] | 9 | 3.2 | 8.37 | 0 | [23 empty] | 0.47 | 0.47 | A | [9 empty] | 313 | 0 | 296 | 30 | 0 | 0 | 0 | 801 | 0 | 0 | 0 | 0 | 66 | 28 |  |  | 4
2022-01-05 | A68936 | 1 | 저탄소 | SCR420HQ | TUNDISH교체 | Al 탈산 | B | 35 | 30 | 53300 | 79.47 | B | B | B |  | 1 | 1 |  | 1540 | 1563 | 7700 |  |  | 7700 | 75.84 | 12 | 101532 | 1641 |  | Y | 43 | 39 | [7 empty] | 김형철 | 2 |  | Y |  |  |  |  | 108.05 | 13-7 | 0 | 115.03 | A |  | 1641 | 3 | 0.16 | 1617 | 0.71 | 105 | 47 | 261 | 4:21 | 16 | 20 | 112 | 0 |  | 0 |  | 700 | N2 | 2022-01-06 01:41 | 2022-01-06 02:25 | 46 | 2022-01-06 01:38 | 49 |  |  |  |  | Y |  |  |  | Y | [5 empty] | 0 | 239.52 | [19 empty] | 2.13 |  |  |  | 0.41 | 0 | A | [9 empty] | 0 | 1398 | 0 | 37 | 0 | 205 | 0 | 649 | 0 | 504 | 0 | 0 | 0 | 0 |  |  | 9 |  | 1
2022-01-05 | B68289 | 2 | 중탄소 | AE15B35C | 잔강최소화 | Si 탈산 | B | 33 | 85 | 49700 | 95.42 | B | B |  | B | 1 |  | 1 | 1540 | 1556 | 6200 |  |  | 6200 | 65.6 | 12 | 94510 | 1635 |  | Y | 39 | 36 | [7 empty] | 임승우 | 2 |  |  |  |  | Y |  | 100.9 | 11-8 | 158.07 | 0 | A |  | 1628 | 1 | 0.25 | 1565 | 1.55 | 67 | 18 | 290 | 4:50 | 15 | 16 | 0 | 117 |  | 42.14 | 0 | 0 | AR | 2022-01-06 02:31 | 2022-01-06 03:13 | 41 | 2022-01-06 02:08 | 65 |  |  |  |  | N | [7 empty] | 7 | 4.7 | 12.17 | 0 | [23 empty] | 0.31 | 0.31 | A | [9 empty] | 657 | 0 | 0 | 0 | 0 | 263 | 0 | 799 | 0 | 0 | 0 | 0 | 0 | 12 |  |  | 4
2022-01-05 | A68937 | 1 | 저탄소 | SCR420HQ |  | Al 탈산 | B | 29 | 6 | 53000 | 78.65 | B | B | B |  | 1 | 1 |  | 1540 | 1553 | 6200 |  |  | 6200 | 73.28 | 10 | 84610 | 1626 |  | Y | 40 | 31 | [7 empty] | 김형철 | 2 |  | Y |  |  |  |  | 103.6 | 13-8 | 0 | 141.93 | A |  | 1627 | 3 | 0.17 | 1581 | 1.24 | 69 | 28 | 293 | 4:53 | 16 | 16 | 113 | 0 |  | 0 |  | 700 | N2 | 2022-01-06 02:45 | 2022-01-06 03:26 | 42 | 2022-01-06 02:42 | 44 |  |  |  |  | Y |  |  |  | Y | [5 empty] | 0 | 291.32 | [23 empty] | 0.01 | 0 | A | [9 empty] | 173 | 1256 | 0 | 47 | 0 | 249 | 0 | 755 | 0 | 560 | 0 | 0 | 0 | 11 |  |  | 5
2022-01-05 | B68290 | 2 | 중탄소 | AE15B35C |  | Si 탈산 | B | 37 | 61 | 51200 | 96.85 | B | B |  | B | 1 |  | 1 | 1540 | 1563 | 6000 |  |  | 6000 | 63.24 | 17 | 94877 | 1642 |  | Y | 47 | 33 | [7 empty] | 임승우 | 2 | [6 empty] | 101.3 | 12-3 | 185.92 | 0 | A |  | 1630 | 1 | 0.24 | 1573 | 1.42 | 75 | 31 | 252 | 4:12 | 15 | 16 | 0 | 118 |  | 39.4 | 0 | 0 | AR | 2022-01-06 03:30 | 2022-01-06 04:13 | 43 | 2022-01-06 03:12 | 61 |  |  |  |  | N | [7 empty] | 7 | 4.3 | 11.95 | 0 | [23 empty] | 0.46 | 0.46 | A | [9 empty] | 560 | 0 | 206 | 61 | 0 | 252 | 0 | 696 | 0 | 0 | 0 | 0 | 0 | 6 |  |  | 4
2022-01-05 | A68938 | 1 | 저탄소 | SCR420HQ |  | Al 탈산 | B | 5 | 28 | 51900 | 87.12 | B | B | B |  | 1 | 1 |  | 1540 | 1562 | 6100 |  |  | 6100 | 60.08 | 12 | 101532 | 1619 |  | Y | 49 | 40 | [7 empty] | 김형철 | 2 |  | Y |  |  |  |  | 105.6 | 13-5 | 0 | 201.65 | A |  | 1619 | 3 | 0.18 | 1582 | 1 | 70 | 31 | 306 | 5:06 | 16 | 16 | 114 | 0 |  | 0 |  | 800 | N2 | 2022-01-06 03:57 | 2022-01-06 04:25 | 28 | 2022-01-06 03:55 | 30 |  |  |  |  | Y |  |  |  | Y | [5 empty] | 0 | 289.67 | [23 empty] | 0.01 | 0 | A | [9 empty] | 503 | 911 | 0 | 33 | 0 | 357 | 0 | 1015 | 0 | 697 | 0 | 0 | 18 | 6 |  |  | 4
2022-01-05 | B68291 | 2 | 중탄소 | AE15B35C |  | Si 탈산 | B | 32 | 67 | 51050 | 113.3 | B | B |  | B | 1 |  | 1 | 1540 | 1588 | 5400 |  |  | 5400 | 56.92 | 17 | 94877 | 1629 |  | Y | 59 | 30 | [7 empty] | 임승우 | 2 | [6 empty] | 104.55 | 12-5 | 178.68 | 0 | A |  | 1607 | 1 | 0.25 | 1562 | 1.12 | 64 | 27 | 289 | 4:49 | 15 | 15 | 0 | 119 |  | 40.84 | 0 | 0 | AR | 2022-01-06 04:46 | 2022-01-06 05:17 | 31 | 2022-01-06 04:23 | 53 |  |  |  |  | N | [7 empty] | 7 | 4.2 | 11.29 | 0 | [23 empty] | 0.23 | 0.23 | A | [9 empty] | 619 | 0 | 0 | 64 | 0 | 280 | 0 | 605 | 0 | 0 | 0 | 0 | 0 | 6
2022-01-05 | A68939 | 1 | 저탄소 | SCR420HQ |  | Al 탈산 | B | 1 | 7 | 52900 | 81.23 | B | B | B |  | 1 | 1 |  | 1540 | 1580 | 5500 |  |  | 5500 | 54.17 | 12 | 101532 | 1602 |  | Y | 44 | 35 | [7 empty] | 김형철 | 2 |  |  | Y |  |  |  | 109.45 | 14-4 | 0 | 168.26 | A |  | 1602 | 3 | 0.17 | 1584 | 0.5 | 72 | 32 | 283 | 4:43 | 16 | 16 | 115 | 0 |  | 0 |  | 700 | N2 | 2022-01-06 04:56 | 2022-01-06 05:24 | 27 | 2022-01-06 04:54 | 29 |  |  |  |  | Y |  |  |  | Y | [5 empty] | 0 | 279.49 | [23 empty] | 0.01 | 0 | A | [9 empty] | 927 | 665 | 0 | 43 | 0 | 286 | 0 | 715 | 0 | 525 | 0 | 0 | 0 | 0 |  |  | 4
2022-01-05 | B68292 | 2 | 중탄소 | AE15B35C |  | Si 탈산 | B | 11 | 4 | 55100 | 106.82 | B | B |  | D | 1 |  | 1 | 1540 | 1661 | 5700 |  |  | 5700 | 56.71 | 18 | 100505 | 1629 |  | Y | 41 | 32 | [7 empty] | 임승우 | 2 | [8 empty] | 146.01 | 0 | A |  | 1620 | 1 | 0 | 1569 | 1.27 | 71 | 26 | 409 | 6:49 | 15 | 16 | 0 | 0 |  | 10.48 | 0 | 0 | AR | 2022-01-06 06:02 | 2022-01-06 06:27 | 25 | 2022-01-06 05:33 | 54 |  |  |  |  | N | [7 empty] | 2 | 3.5 | 1.05 | 0 | [23 empty] | 0 | 0 | A | [9 empty] | 1054 | 0 | 200 | 0 | 0 | 329 | 0 | 912 | 0 | 0 | 0 | 0 | 0 | 34
2022-01-05 | A68940 | 1 | 저탄소 | SCR420HQ |  | Al 탈산 | B | 35 | 31 | 52400 | 70.52 | B | B | B |  | 1 | 1 |  | 1540 | 1559 | 5800 |  |  | 5800 | 57.12 | 12 | 101532 | 1624 | 355 | Y | 52 | 19 | [7 empty] | 김형철 | 2 |  |  | Y | [5 empty] | 0 | 222.5 | A |  | 1624 | 3 | 0.18 | 1591 | 1.74 | 79 | 39 | 117 | 1:57 | 16 | 16 | 117 | 0 |  | 0 |  | 999 | N2 | 2022-01-06 05:45 | 2022-01-06 06:25 | 40 | 2022-01-06 05:45 | 40 |  |  |  |  | Y |  |  |  | Y | [5 empty] | 0 | 156.04 | [23 empty] | 1.01 | 0 | A | [9 empty] | 622 | 701 | 0 | 10 | 0 | 216 | 0 | 647 | 0 | 496 | 0 | 0 | 0 | 6
2022-01-05 | B68293 | 2 | 중탄소 | AE15B35C |  | Si 탈산 | B | 33 | 86 | 49850 | 66.65 | B | B |  | D | 1 |  | 1 | 1540 | 1538 | 6400 |  |  | 6400 | 66.22 | 12 | 96648 | 1629 | 356 | Y | 22 | 18 | [7 empty] | 임승우 | 2 | [6 empty] | 97.65 | 11-5 | 93.17 | 0 | A |  | 1621 | 1 | 0.36 | 1568 | 1.39 | 70 | 25 | 232 | 3:52 | 15 | 16 | 0 | 121 |  | 208 | 0 | 0 | AR | 2022-01-06 06:39 | 2022-01-06 07:29 | 50 | 2022-01-06 06:27 | 62 |  |  |  |  | N | [7 empty] | 3 | 4.5 | 43.21 | 0 | [23 empty] | 0.19 | 0.19 | A | [9 empty] | 89 | 0 | 261 | 41 | 0 | 218 | 0 | 608 | 0 | 0 | 0 | 0 | 0 | 16
2022-01-05 | A68941 | 1 | 저탄소 | SCR420HQ |  | Al 탈산 | B | 29 | 7 | 51400 | 72.73 | B | D | D |  | 1 | 1 |  | 1540 | 1548 | 5600 |  |  | 5600 | 66.19 | 10 | 84610 | 1627 |  | Y | 41 | 27 | [7 empty] | 김형철 | 2 |  |  | Y |  |  |  | 94.75 | 12-8 | 0 | 188.07 | A |  | 1627 | 3 | 0.17 | 1588 | 1.22 | 76 | 38 | 306 | 5:06 | 16 | 18 | 118 | 0 |  | 0 |  | 999 | N2 | 2022-01-06 06:51 | 2022-01-06 07:26 | 35 | 2022-01-06 06:51 | 35 |  |  |  |  | Y |  |  |  | Y | [5 empty] | 0 | 215.1 | [23 empty] | 2.38 | 0 | A | [9 empty] | 457 | 782 | 0 | 8 | 0 | 28 | 0 | 0 | 0 | 0 | 0 | 0 | 0 | 0
2022-01-06 | B68294 | 2 | 중탄소 | AE15B35C |  | Si 탈산 | B | 37 | 62 | 51800 | 93.23 | D | D |  | D | 1 |  | 1 | 1540 | 1546 | 6500 |  |  | 6500 | 69.81 | 16 | 93104 | 1618 |  | Y | 41 | 36 | [7 empty] | 김규완 | 2 |  |  |  |  | Y |  | 101.3 | 12-3 | 76.93 | 0 | A |  | 1623 | 1 | 0.35 | 1569 | 1.12 | 71 | 27 | 243 | 4:03 | 15 | 16 | 0 | 122 |  | 103.53 | 0 | 0 | AR | 2022-01-06 07:51 | 2022-01-06 08:34 | 43 | 2022-01-06 07:40 | 54 |  |  |  |  | N | [7 empty] | 3 | 4.5 | 27.55 | 0 | [23 empty] | 0.12 | 0.12 | A | [9 empty] | 519 | 0 | 358 | 50 | 0 | 491 | 0 | 1259 | 0 | 258 | 0 | 0 | 0 | 0
2022-01-06 | A68942 | 1 | 저탄소 | SCR420HQ |  | Al 탈산 | B | 5 | 29 | 51000 | 72.6 | D | D | D |  | 1 | 1 |  | 1540 | 1584 | 5700 |  |  | 5700 | 56.14 | 12 | 101532 | 1614 |  | Y | 42 | 28 | [7 empty] | 김덕진 | 2 |  |  | Y |  |  |  | 113.15 | 14-3 | 0 | 115.72 | A |  | 1614 | 3 | 0.16 | 1590 | 0.77 | 78 | 39 | 288 | 4:48 | 16 | 17 | 119 | 0 |  | 0 |  | 999 | N2 | 2022-01-06 07:54 | 2022-01-06 08:20 | 26 | 2022-01-06 07:54 | 26 |  |  |  |  | Y |  |  |  | Y | [5 empty] | 0 | 206.28 | [23 empty] | 3.19 | 0.42 | B | [9 empty] | 1066 | 648 | 0 | 30 | 0 | 198 | 0 | 770 | 0 | 465 | 0 | 0 | 0 | 13
2022-01-06 | B68295 | 2 | 중탄소 | AE15B35C |  | Si 탈산 | B | 32 | 68 | 51200 | 83.23 | D | D |  | D | 1 |  | 1 | 1540 | 1596 | 4800 |  |  | 4800 | 51.56 | 16 | 93104 | 1634 |  | Y | 34 | 30 | [7 empty] | 김규완 | 2 |  |  |  |  | Y |  | 105.2 | 12-6 | 88 | 0 | A |  | 1630 | 1 | 0.31 | 1565 | 1.69 | 67 | 24 | 243 | 4:03 | 15 | 16 | 0 | 123 |  | 132.64 | 0 | 0 | AR | 2022-01-06 08:50 | 2022-01-06 09:36 | 46 | 2022-01-06 08:33 | 63 |  |  |  |  | N | [7 empty] | 2 | 4.5 | 33.57 | 0 | [23 empty] | 0.1 | 0.1 | A | [9 empty] | 555 | 0 | 294 | 52 | 0 | 346 | 0 | 695 | 0 | 258 | 0 | 0 | 54 | 10
2022-01-06 | A68943 | 1 | 저탄소 | SCR420HQ | TUNDISH교체전 | Al 탈산 | B | 1 | 8 | 51500 | 69.5 | D | D | D |  | 1 | 1 |  | 1540 | 1651 | 2600 |  |  | 2600 | 26.84 | 12 | 96869 | 1610 |  | Y | 42 | 14 | [7 empty] | 김덕진 | 2 |  | Y |  |  |  |  | 99.1 | 13-2 | 0 | 64.54 | A |  | 1610 | 3 | 0.16 | 1585 | 0.93 | 73 | 33 | 292 | 4:52 | 16 | 17 | 120 | 0 |  | 0 |  | 999 | N2 | 2022-01-06 08:53 | 2022-01-06 09:25 | 32 | 2022-01-06 08:53 | 32 |  |  |  |  | Y |  |  |  | Y | [5 empty] | 0 | 220.54 | [23 empty] | 3.19 | 4.93 | A | [9 empty] | 1065 | 362 | 0 | 15 | 0 | 224 | 0 | 552 | 0 | 398 | 0 | 0 | 0 | 0
2022-01-06 | B68296 | 2 | 중탄소 | AE15B35C | 연주종료 | Si 탈산 | B | 11 | 5 | 55000 | 90.82 | D | D |  | D | 1 |  | 1 | 1540 | 1567 | 6300 |  |  | 6300 | 64.91 | 16 | 97050 | 1620 |  | Y | 37 | 31 |  |  | A68941 | 07 |  |  |  | 김규완 | 2 |  |  | Y |  | Y |  | 105.1 | 13-10 | 93.02 | 0 | A |  | 1627 | 1 | 0.24 | 1566 | 1.29 | 68 | 27 | 204 | 3:24 | 15 | 16 | 0 | 124 |  | 51.83 | 0 | 0 | AR | 2022-01-06 09:56 | 2022-01-06 10:40 | 43 | 2022-01-06 09:44 | 56 |  |  |  |  | N | [7 empty] | 2 | 3.5 | 15.28 | 0 | [23 empty] | 0.04 | 0.04 | A | [9 empty] | 516 | 0 | 301 | 66 | 0 | 32 | 0 | 195 | 0 | 257 | 0 | 0 | 0 | 73
2022-01-06 | A68944 | 1 | 중탄소 | SM45CB | TUNDISH교체 | Si 탈산 | B | 35 | 32 | 53000 | 91.27 | D | D |  | D | 1 |  | 1 | 1530 | 1601 | 4700 |  |  | 4700 | 45.78 | 14 | 102674 | 1657 |  | Y | 59 | 22 | [7 empty] | 김덕진 | 2 |  |  |  |  | Y |  | 93.8 | 12-1 | 0.33 | 174.76 | A |  | 1637 | 1 | 0.25 | 1586 | 2.04 | 93 | 46 | 220 | 3:40 | 14 | 16 | 0 | 125 | 200 | 140.49 | 0 | 0 | N2 | 2022-01-06 10:18 | 2022-01-06 10:55 | 37 | 2022-01-06 10:11 | 44 | [14 empty] | 0.09 | 25.68 | [19 empty] | 2.2 |  |  |  | 0 | 0 | A | [9 empty] | 0 | 0 | 0 | 26 | 0 | 204 | 0 | 299 | 0 | 0 | 0 | 0 | 0 | 36 |  |  |  |  | 1
2022-01-06 | B68297 | 2 | 중탄소 | SNCM8I |  | Al 탈산 | I | 29 | 8 | 53150 | 86.18 | D | D |  | D | 1 |  | 1 | 1560 | 1560 | 7200 |  |  | 7200 | 90.79 | 6 | 79300 | 1648 | 366 | INGOT | 43 | 37 |  |  | A68942 | 02 |  |  |  | 김규완 | 2 |  |  | Y |  | Y |  | 91.85 | 12-4 | 107.43 | 0 | A |  | 1648 | 1 | 0.28 | 1648 | 0 | 159 |  | 189 | 3:09 | 20 | 21 | 0 | 0 | 150 | 120.16 | 0 | 0 | AR | 2022-01-06 10:49 |  | 39 | 2022-01-06 10:47 | [5 empty] | Y | [8 empty] | 5 | 2.69 | 0 | 잔강 3톤 잔강처리 완료 | [17 empty] | 0.8 |  |  |  |  | 0 | 0 | A | [9 empty] | 615 | 0 | 138 | 50 | 0 | 281 | 0 | 1493 | 0 | 253 | 0 | 0 | 0 | 47
2022-01-06 | B68298 | 2 | 중탄소 | SM45CB |  | Si 탈산 | B | 33 | 87 | 49650 | 74.22 | D | D |  | D | 1 |  | 1 | 1540 | 1589 | 4500 |  |  | 4500 | 45.73 | 12 | 98400 | 1603 |  | Y | 35 | 29 | [7 empty] | 김규완 | 2 | [6 empty] | 108.95 | 12-5 | 0.04 | 124.5 | A |  | 1603 | 1 | 0.28 | 1560 | 1.3 | 67 | 28 | 244 | 4:04 | 14 | 17 | 0 | 127 | 150 | 111.52 | 0 | 0 | N2 | 2022-01-06 11:35 | 2022-01-06 11:56 | 21 | 2022-01-06 11:29 | 28 |  |  |  |  | N | [8 empty] | 3.5 | 0.04 | 23.37 | [23 empty] | 0 | 0 | A | [9 empty] | 0 | 0 | 725 | 13 | 0 | 38 | 0 | 394 | 0 | 254 | 0 | 0 | 154 | 25
2022-01-06 | B68299 | 2 | 중탄소 | SM45CB |  | Si 탈산 | B | 37 | 63 | 51000 | 72.25 | D | D |  | D | 1 |  | 1 | 1540 | 1567 | 4700 |  |  | 4700 | 46.01 | 12 | 102144 | 1596 |  | Y | 32 | 29 | [7 empty] | 김규완 | 2 |  |  |  |  | Y |  | 94.3 | 11-6 | 0 | 62.26 | A |  | 1598 | 1 | 0.28 | 1554 | 1.33 | 61 | 18 | 243 | 4:03 | 14 | 15 | 0 | 128 |  | 175.91 | 0 | 0 | N2 | 2022-01-06 12:40 | 2022-01-06 13:03 | 23 | 2022-01-06 12:33 | 30 |  |  |  |  | N | [8 empty] | 5 | 0 | 32.48 | [23 empty] | 0 | 0 | A | [9 empty] | 0 | 0 | 663 | 10 | 0 | 40 | 0 | 1190 | 0 | 258 | 0 | 0 | 60 | 43
2022-01-06 | B68300 | 2 | 중탄소 | SM45CB |  | Si 탈산 | B | 32 | 69 | 50500 | 72 | D | D |  | D | 1 |  | 1 | 1540 | 1552 | 5100 |  |  | 5100 | 59.92 | 10 | 85120 | 1607 |  | Y | 34 | 30 | [7 empty] | 김규완 | 2 | [6 empty] | 93.8 | 11-4 | 0 | 73.06 | A |  | 1606 | 1 | 0.22 | 1559 | 1.57 | 66 | 21 | 235 | 3:55 | 14 | 15 | 0 | 129 | 90 | 64.4 | 0 | 0 | N2 | 2022-01-06 13:35 | 2022-01-06 14:09 | 34 | 2022-01-06 13:26 | 42 |  |  |  |  | N | [8 empty] | 5 | 0 | 13.31 | [23 empty] | 0 | 0 | A | [9 empty] | 0 | 0 | 564 | 25 | 0 | 37 | 0 | 197 | 0 | 0 | 0 | 0 | 67 | 20
2022-01-06 | B68301 | 2 | 중탄소 | SM45CB |  | Si 탈산 | B | 29 | 9 | 52700 | 77.03 | D | A |  | A | 1 |  | 1 | 1540 | 1545 | 5700 |  |  | 5700 | 66.96 | 10 | 85120 | 1617 |  | Y | 40 | 34 | [7 empty] | 김규완 | 2 | [6 empty] | 99.6 | 13-3 | 0 | 63.41 | A |  | 1610 | 1 | 0.16 | 1564 | 1.54 | 71 | 26 | 227 | 3:47 | 14 | 14 | 0 | 130 |  | 33.79 | 0 | 0 | N2 | 2022-01-06 14:44 | 2022-01-06 15:13 | 29 | 2022-01-06 14:34 | 39 |  |  |  |  | N | [7 empty] | 1 | 5 | 0 | 8.17 | [23 empty] | 0.11 | 0.11 | B | [9 empty] | 0 | 0 | 442 | 32 | 0 | 43 | 0 | 701 | 0 | 259 | 0 | 0 | 111 | 55 |  |  | 6
2022-01-06 | A68945 | 1 | 중탄소 | SM45CB |  | Si 탈산 | B | 11 | 6 | 54900 | 76.15 | A | A | A |  | 1 | 1 |  | 1530 | 1515 | 6400 |  |  | 6400 | 63.86 | 12 | 100216 | 1629 |  | Y | 41 | 33 | [7 empty] | 정용태 | 2 | [6 empty] | 95.4 | 12-9 | 0 | 151.93 | A |  | 1629 | 3 | 0.26 | 1578 | 1.46 | 85 | 40 | 357 | 5:57 | 14 | 16 | 1 | 0 |  | 0 |  | 800 | N2 | 2022-01-06 16:04 | 2022-01-06 16:18 | 14 | 2022-01-06 16:03 | 15 |  |  |  |  | N |  |  |  | Y | [5 empty] | 0 | 238.39 | [23 empty] | 4.38 | 13.25 | A | [9 empty] | 0 | 0 | 0 | 0 | 0 | 128 | 0 | 1090 | 0 | 689 | 0 | 0 | 143 | 20
2022-01-06 | B68302 | 2 | 저탄소 | SHPG2 | 연주시작 | Al 탈산 | B | 33 | 88 | 49300 | 115.33 | A | A |  | A | 1 |  | 1 | 1555 | 1549 | 10800 |  |  | 10800 | 106.37 | 12 | 101532 | 1696 |  | Y | 57 | 53 | [7 empty] | 박용우 | 2 | [6 empty] | 101.6 | 11-9 | 0 | 231.28 | A |  | 1678 | 1 | 0.19 | 1600 | 1.43 | 92 | 51 | 254 | 4:14 | 16 | 20 | 0 | 131 |  | 64.55 | 0 | 0 | N2 | 2022-01-06 16:46 | 2022-01-06 17:00 | 14 | 2022-01-06 16:27 | 33 |  |  |  |  | Y | [7 empty] | 3 | 4.5 | 0 | 17.97 | [16 empty] | 0.6 |  |  | 1.96 |  |  |  | 0.22 | 0.22 | A | [9 empty] | 1070 | 1890 | 0 | 23 | 0 | 29 | 0 | 794 | 0 | 365 | 0 | 0 | 250 | 7 |  |  | 9 |  | 1
2022-01-06 | A68946 | 1 | 중탄소 | SM45CB |  | Si 탈산 | B | 5 | 30 | 52400 | 70.02 | A | A | A |  | 1 | 1 |  | 1530 | 1522 | 6000 |  |  | 6000 | 39.83 | 18 | 150658 | 1607 |  | Y | 42 | 30 | [7 empty] | 정용태 | 2 | [6 empty] | 99.2 | 12-7 | 0 | 138.25 | A |  | 1595 | 3 | 0.2 | 1562 | 1.18 | 69 | 25 | 120 | 2:00 | 14 | 14 | 2 | 0 |  | 0 |  | 800 | N2 | 2022-01-06 16:59 | 2022-01-06 17:22 | 22 | 2022-01-06 16:59 | 23 |  |  |  |  | N |  |  |  | Y | [5 empty] | 0 | 11.92 | [23 empty] | 35.83 | 13.25 | A | [9 empty] | 0 | 0 | 0 | 32 | 0 | 129 | 0 | 895 | 0 | 599 | 0 | 0 | 137 | 25
2022-01-06 | B68303 | 2 | 저탄소 | SHPG2 |  | Al 탈산 | B | 37 | 64 | 51200 | 88.25 | A | A |  | A | 1 |  | 1 | 1555 | 1586 | 8000 |  |  | 8000 | 78.79 | 12 | 101532 | 1670 |  | Y | 46 | 42 | [7 empty] | 박용우 | 2 | [6 empty] | 105.4 | 12-7 | 0 | 213.45 | A |  | 1648 | 1 | 0.29 | 1580 | 1.29 | 72 | 46 | 265 | 4:25 | 16 | 16 | 0 | 132 |  | 204.1 | 0 | 0 | N2 | 2022-01-06 17:29 | 2022-01-06 17:59 | 30 | 2022-01-06 17:20 | 39 |  |  |  |  | Y | [8 empty] | 5 | 0 | 44.34 | [23 empty] | 0.35 | 0.35 | B | [9 empty] | 1132 | 1743 | 0 | 35 | 0 | 34 | 0 | 647 | 0 | 258 | 0 | 0 | 0 | 18 |  |  | 9
2022-01-06 | A68947 | 1 | 중탄소 | SM45C | 유사강종연연주 | Si 탈산 | B | 1 | 9 | 53100 | 73.25 | A | A | A |  | 1 | 1 |  | 1530 | 1603 | 3300 |  |  | 3300 | 70.81 | 6 | 46606 | 1611 |  | Y | 41 | 20 | [7 empty] | 정용태 | 2 | [6 empty] | 95.15 | 12-8 | 0 | 136.85 | A |  | 1599 | 3 | 0.2 | 1558 | 1.32 | 65 | 26 | 144 | 2:24 | 15 | 15 | 3 | 0 |  | 0 |  | 600 | N2 | 2022-01-06 18:04 | 2022-01-06 18:30 | 26 | 2022-01-06 18:02 | 28 |  |  |  |  | N |  |  |  | Y | [5 empty] | 0 | 198.35 | [23 empty] | 0.02 | 0 | A | [9 empty] | 0 | 0 | 0 | 23 | 0 | 184 | 0 | 749 | 0 | 598 | 0 | 0 | 0 | 75
2022-01-06 | B68304 | 2 | 저탄소 | FPA-SHPG2 |  | Al 탈산 | B | 35 | 33 | 52350 | 89.22 | A | A |  | A | 1 |  | 1 | 1555 | 1564 | 7700 |  |  | 7700 | 75.84 | 12 | 101532 | 1666 |  | Y | 43 | 39 | [7 empty] | 박용우 | 2 | [6 empty] | 102.35 | 12-10 | 0 | 254.7 | A |  | 1643 | 1 | 0.19 | 1582 | 1.58 | 74 | 33 | 279 | 4:39 | 16 | 16 | 0 | 133 | 100 | 69.48 | 0 | 0 | N2 | 2022-01-06 18:29 | 2022-01-06 18:59 | 30 | 2022-01-06 18:19 | 39 |  |  |  |  | Y | [7 empty] | 4 | 4.5 | 0 | 22.32 | 대기래들 | [22 empty] | 0.26 | 0.26 | A | [9 empty] | 1217 | 1596 | 0 | 45 | 0 | 55 | 0 | 749 | 0 | 159 | 0 | 0 | 0 | 22 |  |  | 6
2022-01-06 | A68948 | 1 | 중탄소 | SM45C | 잔강최소화전 | Si 탈산 | B | 29 | 10 | 0 | 78.63 | A | A | A |  | 1 | 1 |  | 1530 | 1539 | 5300 |  |  | 5300 | 57.41 | 12 | 92312 | 1594 |  | Y | 43 | 30 | [7 empty] | 정용태 | 2 | [6 empty] | 148.35 |  | 0 | 139.1 | A |  | 1594 | 3 | 0.18 | 1561 | 1 | 68 | 30 | 280 | 4:40 | 15 | 15 | 4 | 0 |  | 0 |  | 400 | N2 | 2022-01-06 19:09 | 2022-01-06 19:34 | 25 | 2022-01-06 19:06 | 28 | [14 empty] | 0 | 164.8 | [23 empty] | 0.04 | 0 | A | [9 empty] | 0 | 0 | 0 | 24 | 0 | 128 | 0 | 710 | 0 | 497 | 0 | 0 | 48 | 72
2022-01-06 | B68305 | 2 | 저탄소 | SHPG2 |  | Al 탈산 | B | 32 | 70 | 50250 | 87.18 | A | A |  | A | 1 |  | 1 | 1555 | 1538 | 8000 |  |  | 8000 | 94.55 | 10 | 84610 | 1639 |  | Y | 46 | 39 |  |  | B68302 | 05 |  |  |  | 박용우 | 2 |  |  | Y |  | Y |  | 105.45 | 12-5 | 0 | 181.42 | A |  | 1633 | 1 | 0.2 | 1579 | 1.41 | 71 | 31 | 209 | 3:29 | 16 | 16 | 0 | 134 |  | 84.45 | 0 | 0 | N2 | 2022-01-06 19:33 | 2022-01-06 19:57 | 24 | 2022-01-06 19:25 | 32 |  |  |  |  | Y | [9 empty] | 0 | 19 | [23 empty] | 0.13 | 0.13 | A | [9 empty] | 1167 | 1565 | 0 | 46 | 0 | 49 | 0 | 587 | 0 | 150 | 0 | 0 | 0 | 14 |  |  | 6
2022-01-06 | A68949 | 1 | 중탄소 | AE1043M | 잔강최소화 | Al 탈산 | B | 11 | 7 | 54400 | 73.8 | A | A | A |  | 1 | 1 |  | 1530 | 1547 | 4900 |  |  | 4900 | 51.14 | 15 | 95817 | 1587 |  | Y | 42 | 28 | [7 empty] | 정용태 | 2 |  |  |  |  | Y |  | 101.1 | 13-5 | 0 | 153.32 | A |  | 1587 | 3 | 0.17 | 1555 | 1.1 | 64 | 10 | 150 | 2:30 | 15 | 15 | 5 | 0 |  | 0 |  | 300 | N2 | 2022-01-06 20:03 | 2022-01-06 20:37 | 34 | 2022-01-06 20:01 | 36 | [14 empty] | 0 | 137.95 | [23 empty] | 0.03 | 0 | A | [9 empty] | 0 | 0 | 0 | 54 | 0 | 130 | 0 | 647 | 0 | 523 | 0 | 0 | 90 | 69
2022-01-06 | B68306 | 2 | 저탄소 | SHPG2 |  | Al 탈산 | B | 33 | 89 | 48950 | 93.2 | A | A |  | A | 1 |  | 1 | 1555 | 1517 | 7800 |  |  | 7800 | 93.5 | 10 | 83426 | 1636 |  | Y | 47 | 39 |  |  | B68303 | 05 |  |  |  | 박용우 | 2 | [8 empty] | 0 | 218.03 | A |  | 1619 | 1 | 0.17 | 1567 | 1.19 | 59 | 24 | 246 | 4:06 | 18 | 18 | 0 | 135 | 80 | 50.75 | 0 | 0 | N2 | 2022-01-06 20:37 | 2022-01-06 20:54 | 17 | 2022-01-06 20:28 | 26 |  |  |  |  | Y | [8 empty] | 4.5 | 0 | 13.24 | [23 empty] | 0.23 | 0.23 | A | [9 empty] | 698 | 2034 | 0 | 46 | 0 | 34 | 0 | 600 | 0 | 150 | 0 | 0 | 33 | 10 |  |  | 6
2022-01-06 | A68950 | 1 | 중탄소 | AE1043M |  | Al 탈산 | B | 5 | 31 | 52400 | 70.9 | A | A | A |  | 1 | 1 |  | 1530 | 1531 | 5300 |  |  | 5300 | 54.45 | 17 | 97342 | 1598 | 340 | Y | 40 | 30 | [7 empty] | 정용태 | 2 |  |  |  |  | Y |  | 97.65 | 12-6 | 0 | 164.31 | A |  | 1598 | 3 | 0 | 1563 | 1.25 | 72 | 27 | 133 | 2:13 | 15 | 15 | 6 | 0 |  | 0 |  | 600 | N2 | 2022-01-06 21:10 | 2022-01-06 21:52 | 42 | 2022-01-06 21:07 | 45 | [14 empty] | 0 | 126.14 | [23 empty] | 0.45 | 0 | A | [9 empty] | 0 | 0 | 0 | 28 | 0 | 128 | 0 | 500 | 0 | 395 | 0 | 0 | 115 | 33
2022-01-06 | B68307 | 2 | 저탄소 | SHPG2 |  | Al 탈산 | B | 37 | 65 | 50200 | 96.82 | A | A |  | A | 1 |  | 1 | 1555 | 1540 | 7600 |  |  | 7600 | 74.85 | 12 | 101532 | 1629 |  | Y | 43 | 38 |  |  | B68304 | 05 |  |  |  | 박용우 | 2 |  |  | Y |  |  |  | 107.5 | 12-8 | 0 | 216.34 | A |  | 1614 | 1 | 0.12 | 1564 | 0 | 56 | 19 | 226 | 3:46 | 16 | 16 | 0 | 136 | 50 | 35.38 | 0 | 0 | N2 | 2022-01-06 21:41 | 2022-01-06 22:00 | 19 | 2022-01-06 21:31 | 29 |  |  |  |  | Y | [7 empty] | 2 | 4.5 | 0 | 10.49 | [23 empty] | 0.1 | 0.1 | A | [9 empty] | 1029 | 1772 | 0 | 35 | 0 | 35 | 0 | 500 | 0 | 157 | 0 | 0 | 32 | 5
2022-01-06 | A68951 | 1 | 중탄소 | AE1043M | TUNDISH교체전 | Al 탈산 | B | 1 | 10 | 53000 | 67.32 | A | A | C |  | 1 | 1 |  | 1530 | 1537 | 4900 |  |  | 4900 | 69.73 | 12 | 70272 | 1608 |  | Y | 41 | 28 | [7 empty] | 정용태 | 2 | [6 empty] | 92.65 | 12-5 | 0 | 120.73 | A |  | 1600 | 3 | 0.16 | 1562 | 1.46 | 71 | 29 | 247 | 4:07 | 15 | 17 | 7 | 0 |  | 0 |  | 400 | N2 | 2022-01-06 22:13 | 2022-01-06 22:53 | 40 | 2022-01-06 22:13 | 41 |  |  |  |  | N |  |  |  | Y | [5 empty] | 0 | 121.8 | [23 empty] | 3.25 | 0 | A | [9 empty] | 0 | 0 | 177 | 38 | 0 | 127 | 0 | 496 | 0 | 399 | 0 | 0 | 68 | 35
2022-01-06 | B68308 | 2 | 저탄소 | SHPG2 |  | Al 탈산 | B | 35 | 34 | 52800 | 93.67 | A | C |  | C | 1 |  | 1 | 1555 | 1561 | 7800 |  |  | 7800 | 76.82 | 12 | 101532 | 1634 |  | Y | 55 | 40 |  |  | B68305 | 05 |  |  |  | 박용우 | 2 |  |  | Y | [5 empty] | 0 | 235.43 | A |  | 1634 | 1 | 0.2 | 1578 | 1.96 | 70 | 30 | 240 | 4:00 | 16 | 17 | 0 | 137 | 80 | 59.11 | 0 | 0 | N2 | 2022-01-06 22:43 | 2022-01-06 23:09 | 26 | 2022-01-06 22:30 | 39 |  |  |  |  | Y | [7 empty] | 5 | 3.8 | 0 | 13.26 | [23 empty] | 0.58 | 0.58 | A | [9 empty] | 1081 | 1679 | 0 | 37 | 0 | 34 | 0 | 505 | 0 | 155 | 0 | 0 | 182 | 12 |  |  | 6
2022-01-06 | B68309 | 2 | 저탄소 | SHPG2 | TUNDISH교체전 | Al 탈산 | B | 32 | 71 | 50450 | 98.55 | C | C |  | C | 1 |  | 1 | 1555 | 1573 | 8300 |  |  | 8300 | 76.09 | 14 | 109088 | 1639 |  | Y | 50 | 43 |  |  | B68306 | 05 |  |  |  | 추창도 | 2 | [6 empty] | 109.55 | 12-9 | 0.01 | 265.67 | A |  | 1634 | 1 | 0.21 | 1578 | 1.22 | 70 | 35 | 298 | 4:58 | 16 | 16 | 0 | 138 | 50 | 37.91 | 0 | 0 | N2 | 2022-01-06 23:49 | 2022-01-07 00:17 | 28 | 2022-01-06 23:36 | 41 |  |  |  |  | Y | [7 empty] | 7 | 4 | 0 | 9.99 | [23 empty] | 0.84 | 0.84 | A | [9 empty] | 1354 | 1617 | 0 | 27 | 0 | 37 | 0 | 805 | 0 | 202 | 0 | 0 | 86 | 10 |  |  | 6
2022-01-06 | A68952 | 1 | 고탄소 | AE1055LS | TUNDISH교체 | Al 탈산 | B | 29 | 11 | 52300 | 81.6 | C | C | C |  | 1 | 1 |  | 1520 | 1541 | 6900 |  |  | 6900 | 81.56 | 10 | 84600 | 1604 |  | Y | 43 | 38 | [15 empty] | 103.5 | 13-7 | 0 | 272.12 | A |  | 1604 | 3 | 0.19 | 1563 | 1.08 | 79 | 29 | 300 | 5:00 | 25 | 25 | 8 | 0 |  | 0 |  | 350 | N2 | 2022-01-06 23:53 | 2022-01-07 00:27 | 36 | 2022-01-06 23:51 | 38 |  |  |  |  | Y |  |  |  | Y | [5 empty] | 0 | 165.29 | [19 empty] | 2.48 |  |  |  | 5.8 | 0 | A | [9 empty] | 129 | 0 | 862 | 29 | 0 | 194 | 0 | 870 | 0 | 553 | 0 | 0 | 158 | 32 |  |  |  |  | 1
2022-01-06 | B68310 | 2 | 저탄소 | 20MNCRS5HM7 | TUNDISH교체 | Si 탈산 | B | 33 | 90 | 49400 | 114.07 | C | C |  | C | 1 |  | 1 | 1555 | 1584 | 9500 |  |  | 9500 | 97.2 | 17 | 97733 | 1663 |  | Y | 54 | 47 | [7 empty] | 추창도 | 2 |  |  |  |  | Y |  | 107.7 | 12-4 | 0.01 | 261.95 | A |  | 1673 | 1 | 0.27 | 1596 | 1.58 | 89 | 36 | 349 | 5:49 | 18 | 20 | 0 | 139 |  | 72.23 | 0 | 0 | N2 | 2022-01-07 01:07 | 2022-01-07 01:41 | 34 | 2022-01-07 00:47 | 54 |  |  |  |  | N | [7 empty] | 14 | 4.2 | 0 | 19.23 | [16 empty] | 0.8 |  |  | 1.78 |  |  |  | 1.38 | 1.38 | B | [9 empty] | 1156 | 594 | 0 | 1531 | 0 | 0 | 0 | 500 | 0 | 154 | 0 | 0 | 106 | 10 |  |  | 6 |  | 1
2022-01-06 | A68953 | 1 | 고탄소 | AE1055LS |  | Al 탈산 | B | 11 | 8 | 54500 | 92.95 | C | C | C |  | 1 | 1 |  | 1520 | 1551 | 4600 |  |  | 4600 | 54.37 | 10 | 84600 | 1595 |  | Y | 41 | 27 | [7 empty] | 이호남 | 2 |  |  |  |  | Y |  | 97.7 | 13-1 | 0.01 | 183 | A |  | 1587 | 3 | 0.18 | 1546 | 0.82 | 62 | 27 | 295 | 4:55 | 25 | 25 | 9 | 0 |  | 0 |  | 250 | N2 | 2022-01-07 01:04 | 2022-01-07 01:26 | 23 | 2022-01-07 01:02 | 24 |  |  |  |  | Y |  |  |  | Y | [5 empty] | 0 | 211.49 | [23 empty] | 8.68 | 0 | A | [9 empty] | 31 | 0 | 739 | 26 | 0 | 196 | 0 | 646 | 0 | 482 | 0 | 0 | 72 | 35
2022-01-06 | B68311 | 2 | 저탄소 | 20MNCRS5HM7 |  | Si 탈산 | B | 37 | 66 | 50550 | 114.2 | C | C |  | C | 1 |  | 1 | 1555 | 1570 | 9300 |  |  | 9300 | 95.16 | 17 | 97733 | 1655 |  | Y | 54 | 49 | [7 empty] | 추창도 | 2 |  |  |  |  | Y |  | 104.95 | 12-6 | 0 | 253.71 | A |  | 1638 | 1 | 0.24 | 1584 | 1.05 | 77 | 37 | 84 | 1:24 | 18 | 18 | 0 | 140 |  | 41.14 | 0 | 0 | N2 | 2022-01-07 02:18 | 2022-01-07 02:46 | 28 | 2022-01-07 01:59 | 46 |  |  |  |  | N | [8 empty] | 4 | 0 | 12.51 | [23 empty] | 1.27 | 1.27 | A | [9 empty] | 1445 | 453 | 0 | 1509 | 0 | 0 | 0 | 845 | 0 | 149 | 0 | 0 | 156 | 0 |  |  | 6
2022-01-06 | A68954 | 1 | 고탄소 | AE1055LS |  | Al 탈산 | B | 5 | 32 | 51900 | 81.53 | C | C | C |  | 1 | 1 |  | 1520 | 1575 | 4200 |  |  | 4200 | 41.37 | 12 | 101520 | 1593 |  | Y | 41 | 24 | [7 empty] | 이호남 | 2 | [8 empty] | 6.06 | 76.18 | A |  | 1590 | 3 | 0.19 | 1566 | 0.62 | 82 | 25 | 270 | 4:30 | 25 | 25 | 10 | 0 |  | 0 |  | 300 | N2 | 2022-01-07 01:56 | 2022-01-07 02:29 | 33 | 2022-01-07 01:54 | 35 |  |  |  |  | Y |  |  |  | Y | [5 empty] | 0 | 149.73 | [23 empty] | 0.04 | 0 | A | [9 empty] | 22 | 0 | 652 | 14 | 0 | 212 | 0 | 872 | 0 | 634 | 0 | 0 | 182 | 26
2022-01-06 | B68312 | 2 | 저탄소 | 20MNCRS5HM7 |  | Si 탈산 | B | 35 | 35 | 52700 | 100.05 | C | C |  | C | 1 |  | 1 | 1555 | 1579 | 8100 |  |  | 8100 | 82.88 | 17 | 97733 | 1643 |  | Y | 45 | 40 | [7 empty] | 추창도 | 2 |  |  |  |  | Y |  | 108.2 | 13-6 | 0 | 183.51 | A |  | 1636 | 1 | 0.19 | 1580 | 1.3 | 73 | 26 | 291 | 4:51 | 18 | 18 | 0 | 141 | 50 | 35.38 | 0 | 0 | N2 | 2022-01-07 03:14 | 2022-01-07 03:47 | 34 | 2022-01-07 02:55 | 52 |  |  |  |  | N | [7 empty] | 12 | 3 | 0 | 10.45 | [23 empty] | 1.19 | 1.19 | A | [9 empty] | 1579 | 444 | 0 | 1402 | 0 | 0 | 0 | 701 | 0 | 157 | 0 | 0 | 126 | 0 |  |  | 6
2022-01-06 | A68955 | 1 | 고탄소 | AE1055LS |  | Al 탈산 | B | 38 | 29 | 51800 | 82.18 | C | C | C |  | 1 | 1 |  | 1520 | 1543 | 6300 |  |  | 6300 | 74.47 | 10 | 84600 | 1604 |  | Y | 41 | 33 | [7 empty] | 이호남 | 2 |  | Y |  |  |  |  | 106.3 | 13-5 | 0 | 129.5 | A |  | 1599 | 3 | 0.16 | 1550 | 1.2 | 66 | 30 | 318 | 5:18 | 25 | 25 | 11 | 0 |  | 0 |  | 300 | N2 | 2022-01-07 03:04 | 2022-01-07 03:36 | 32 | 2022-01-07 03:03 | 33 |  |  |  |  | Y |  |  |  | Y | [5 empty] | 0 | 159.83 | [23 empty] | 2.15 | 0 | A | [9 empty] | 32 | 0 | 690 | 31 | 0 | 208 | 0 | 1120 | 0 | 765 | 0 | 0 | 180 | 41
2022-01-06 | B68313 | 2 | 저탄소 | 20MNCRS5HM7 | 잔강최소화전 | Si 탈산 | B | 32 | 72 | 49550 | 119.8 | C | C |  | C | 1 |  | 1 | 1555 | 1590 | 8700 |  |  | 8700 | 80.01 | 15 | 108730 | 1650 |  | Y | 57 | 45 | [7 empty] | 추창도 | 2 |  |  |  |  | Y |  | 104.55 | 12-4 | 0 | 195.66 | A |  | 1641 | 1 | 0.21 | 1582 | 1.11 | 75 | 36 | 273 | 4:33 | 18 | 18 | 0 | 142 |  | 45.83 | 0 | 0 | N2 | 2022-01-07 04:31 | 2022-01-07 04:52 | 21 | 2022-01-07 04:13 | 39 |  |  |  |  | N | [8 empty] | 4 | 0 | 13.47 | [23 empty] | 0.98 | 0.98 | A | [9 empty] | 1429 | 451 | 120 | 1167 | 0 | 0 | 0 | 755 | 0 | 152 | 0 | 0 | 129 | 0 |  |  | 6
2022-01-06 | A68956 | 1 | 고탄소 | AE1055LS |  | Al 탈산 | B | 29 | 12 | 52500 | 76.02 | C | C | C |  | 1 | 1 |  | 1520 | 1529 | 5600 |  |  | 5600 | 55.16 | 12 | 101520 | 1587 |  | Y | 42 | 33 | [7 empty] | 이호남 | 2 |  | Y |  |  |  |  | 99.85 | 13-2 | 0 | 211.88 | A |  | 1588 | 3 | 0.16 | 1548 | 1.18 | 64 | 27 | 284 | 4:44 | 25 | 25 | 12 | 0 |  | 0 |  | 300 | N2 | 2022-01-07 04:05 | 2022-01-07 04:45 | 40 | 2022-01-07 04:04 | 41 |  |  |  |  | Y |  |  |  | Y | [5 empty] | 0 | 118.25 | [23 empty] | 4.5 | 0 | A | [9 empty] | 84 | 0 | 831 | 41 | 0 | 171 | 0 | 972 | 0 | 697 | 0 | 0 | 179 | 40 |  |  |  | 0
2022-01-06 | A68957 | 1 | 고탄소 | AE1055LS |  | Al 탈산 | B | 11 | 9 | 54200 | 81.72 | C | C | C |  | 1 | 1 |  | 1520 | 1550 | 4500 |  |  | 4500 | 44.33 | 12 | 101520 | 1597 |  | Y | 41 | 25 | [7 empty] | 이호남 | 2 |  | N | Y |  |  |  | 102 | 13-5 | 0.06 | 196.6 | A |  | 1592 | 3 | 0.16 | 1548 | 1.1 | 64 | 23 | 291 | 4:51 | 25 | 25 | 13 | 0 |  | 0 |  | 300 | N2 | 2022-01-07 05:09 | 2022-01-07 05:43 | 33 | 2022-01-07 05:09 | 34 |  |  |  |  | Y |  |  |  | Y | [5 empty] | 0 | 150.83 | [23 empty] | 7.67 | 0 | A | [9 empty] | 83 | 0 | 845 | 40 | 0 | 234 | 0 | 749 | 0 | 549 | 0 | 0 | 95 | 84
2022-01-06 | B68314 | 2 | 중탄소 | SCM440 | 잔강최소화 | Al 탈산 | B | 33 | 91 | 48700 | 89.3 | C | C |  | C | 1 |  | 1 | 1540 | 1562 | 6400 |  |  | 6400 | 66.21 | 12 | 96662 | 1634 |  | Y | 41 | 34 | [7 empty] | 추창도 | 2 |  |  |  |  | Y |  | 106.8 | 12-3 | 0 | 220.81 | A |  | 1622 | 1 | 0.25 | 1568 | 1.39 | 72 | 21 | 285 | 4:45 | 15 | 15 | 0 | 143 | 120 | 92.21 | 0 | 0 | N2 | 2022-01-07 05:29 | 2022-01-07 06:08 | 39 | 2022-01-07 05:17 | 51 | [12 empty] | 4 |  | 0 | 18.21 | [20 empty] | 0.66 |  |  | 0.45 | 0.45 | A | [9 empty] | 1296 | 0 | 171 | 10 | 0 | 292 | 0 | 764 | 0 | 209 | 0 | 0 | 49 | 55 |  |  | 4
2022-01-06 | B68315 | 2 | 중탄소 | SCM440 |  | Al 탈산 | B | 37 | 67 | 50500 | 99.67 | C | C |  | D | 1 |  | 1 | 1540 | 1570 | 5900 |  |  | 5900 | 60.1 | 12 | 98168 | 1628 |  | Y | 44 | 36 | [7 empty] | 추창도 | 2 |  |  |  |  | Y |  | 99 | 11-10 | 0 | 231.66 | A |  | 1617 | 1 | 0.28 | 1561 | 1.11 | 65 | 30 | 276 | 4:36 | 15 | 16 | 0 | 144 |  | 180.38 | 0 | 0 | N2 | 2022-01-07 06:36 | 2022-01-07 07:12 | 36 | 2022-01-07 06:24 | 48 |  |  |  |  | N | [7 empty] | 4 | 4.5 | 0 | 35.5 | [20 empty] | 0.33 |  |  | 0.59 | 0.59 | A | [9 empty] | 1270 | 0 | 182 | 26 | 0 | 268 | 0 | 556 | 0 | 204 | 0 | 0 | 51 | 27
2022-01-06 | A68958 | 1 | 고탄소 | AE1055LS |  | Al 탈산 | B | 5 | 33 | 51900 | 82.25 | C | C | D |  | 1 | 1 |  | 1520 | 1521 | 6100 |  |  | 6100 | 60.09 | 12 | 101520 | 1593 |  | Y | 45 | 32 | [7 empty] | 이호남 | 2 |  |  | Y |  |  |  | 104.1 | 13-2 | 0.02 | 255.43 | A |  | 1593 | 3 | 0.16 | 1548 | 1.29 | 64 | 30 | 304 | 5:04 | 25 | 25 | 14 | 0 |  | 0 |  | 300 | N2 | 2022-01-07 06:23 | 2022-01-07 06:41 | 18 | 2022-01-07 06:21 | 21 |  |  |  |  | Y |  |  |  | Y | [5 empty] | 0 | 126.87 | [23 empty] | 0.02 | 0 | A | [9 empty] | 22 | 0 | 744 | 12 | 0 | 196 | 0 | 1480 | 0 | 701 | 0 | 0 | 278 | 30
2022-01-07 | B68316 | 2 | 중탄소 | SCM440 |  | Al 탈산 | B | 35 | 36 | 52200 | 81.93 | D | D |  | D | 1 |  | 1 | 1540 | 1583 | 5300 |  |  | 5300 | 51.89 | 12 | 102144 | 1625 |  | Y | 39 | 33 | [15 empty] | 97.3 | 12-4 | 0 | 89.47 | A |  | 1612 | 1 | 0.23 | 1566 | 1.21 | 70 | 24 | 271 | 4:31 | 15 | 16 | 0 | 145 | 120 | 88.69 | 0 | 0 | N2 | 2022-01-07 07:23 | 2022-01-07 08:19 | 55 | 2022-01-07 07:17 | 62 |  |  |  |  | N | [8 empty] | 4 | 0 | 19.1 | [20 empty] | 0.64 |  |  | 0 | 0 | A | [9 empty] | 1227 | 0 | 63 | 61 | 0 | 295 | 0 | 1250 | 0 | 203 | 0 | 0 | 66 | 25
2022-01-07 | A68959 | 1 | 고탄소 | AE1055LS |  | Al 탈산 | B | 38 | 30 | 52200 | 73.32 | D | D | D |  | 1 | 1 |  | 1520 | 1565 | 4400 |  |  | 4400 | 52.01 | 10 | 84600 | 1589 |  | Y | 41 | 23 | [7 empty] | 김덕진 | 2 |  | Y | [6 empty] | 0.35 | 162.33 | A |  | 1589 | 3 | 0.16 | 1547 | 1.35 | 63 | 26 | 256 | 4:16 | 25 | 25 | 15 | 0 |  | 0 |  | 300 | N2 | 2022-01-07 07:17 | 2022-01-07 07:40 | 24 | 2022-01-07 07:14 | 26 |  |  |  |  | Y |  |  |  | Y | [5 empty] | 0 | 103.38 | [23 empty] | 0.04 | 0 | A | [9 empty] | 47 | 0 | 777 | 37 | 0 | 140 | 0 | 864 | 0 | 660 | 0 | 0 | 159 | 59
2022-01-07 | A68960 | 1 | 고탄소 | AE1055LS |  | Al 탈산 | B | 29 | 13 | 52400 | 74.38 | D | D | D |  | 1 | 1 |  | 1520 | 1536 | 4600 |  |  | 4600 | 45.31 | 12 | 101520 | 1597 |  | Y | 42 | 22 | [7 empty] | 김덕진 | 2 |  | Y | [6 empty] | 0.16 | 168.91 | A |  | 1597 | 3 | 0.16 | 1546 | 1.65 | 62 | 29 | 270 | 4:30 | 25 | 25 | 16 | 0 |  | 0 |  | 500 | N2 | 2022-01-07 08:16 | 2022-01-07 08:38 | 22 | 2022-01-07 08:15 | 23 |  |  |  |  | Y |  |  |  | Y | [5 empty] | 0 | 171.56 | [23 empty] | 0.57 | 0.55 | A | [9 empty] | 75 | 0 | 793 | 28 | 0 | 141 | 0 | 502 | 0 | 399 | 0 | 0 | 0 | 40
2022-01-07 | B68317 | 2 | 중탄소 | SCM440 | 연주종료 | Al 탈산 | B | 32 | 73 | 49900 | 80.37 | D | D |  | D | 1 |  | 1 | 1540 | 1545 | 6500 |  |  | 6500 | 72.28 | 12 | 89930 | 1614 |  | Y | 41 | 36 | [15 empty] | 101.6 | 12-1 | 0 | 118.19 | A |  | 1621 | 1 | 0.25 | 1578 | 1.34 | 82 | 31 | 237 | 3:57 | 15 | 16 | 0 | 146 | 60 | 154.27 | 0 | 0 | N2 | 2022-01-07 08:28 | 2022-01-07 09:24 | 56 | 2022-01-07 08:21 | 63 |  |  |  |  | N | [8 empty] | 4.5 | 0 | 30.86 | [20 empty] | 0.18 |  |  | 0 | 0 | A | [9 empty] | 1219 | 0 | 0 | 41 | 0 | 144 | 0 | 299 | 0 | 0 | 0 | 0 | 0 | 0
2022-01-07 | A68961 | 1 | 고탄소 | AE1055LS |  | Al 탈산 | B | 33 | 92 | 48800 | 71.23 | D | D | D |  | 1 | 1 |  | 1520 | 1577 | 3600 |  |  | 3600 | 35.46 | 12 | 101520 | 1597 |  | Y | 40 | 20 | [7 empty] | 김덕진 | 2 |  | Y | [6 empty] | 0.16 | 183.14 | A |  | 1597 | 3 | 0.17 | 1553 | 1.38 | 69 | 38 | 307 | 5:07 | 25 | 25 | 17 | 0 |  | 0 |  | 500 | N2 | 2022-01-07 09:14 | 2022-01-07 09:34 | 20 | 2022-01-07 09:14 | 20 |  |  |  |  | Y |  |  |  | Y | [5 empty] | 0 | 16.68 | [23 empty] | 0.89 | 1.36 | A | [9 empty] | 47 | 0 | 874 | 9 | 0 | 156 | 0 | 495 | 0 | 395 | 0 | 0 | 0 | 27
2022-01-07 | B68318 | 2 | 저탄소 | SCM420HI |  | Al 탈산 | I | 11 | 10 | 54150 | 94.73 | D | D | D |  | 1 | 1 |  | 1560 | 1579 | 6400 |  |  | 6400 | 66.67 | 20 | 96000 | 1650 |  | INGOT | 67 | 33 | [17 empty] | 168.71 | 19.96 | A |  | 1627 | 3 | 0.19 | 1596 | 1.11 | 86 |  | 175 | 2:55 | 20 | 20 | 18 | 0 |  | 0 |  | 500 | AR | 2022-01-07 09:43 |  | 31 | 2022-01-07 09:42 | [5 empty] | Y |  |  |  | Y | [5 empty] | 121.15 | 14.81 | [18 empty] | 0.9 |  |  |  |  | 1.7 | 1.36 | A | [9 empty] | 1203 | 333 | 0 | 34 | 0 | 399 | 0 | 997 | 0 | 208 | 0 | 0 | 63 | 0
2022-01-07 | A68962 | 1 | 고탄소 | AE1055LS |  | Al 탈산 | B | 5 | 34 | 51800 | 81.98 | D | D | D |  | 1 | 1 |  | 1520 | 1574 | 4400 |  |  | 4400 | 43.34 | 12 | 101520 | 1586 |  | Y | 46 | 24 | [7 empty] | 김덕진 | 2 |  | Y | [6 empty] | 0 | 162.35 | A |  | 1586 | 3 | 0.21 | 1557 | 0.81 | 73 | 42 | 532 | 8:52 | 25 | 25 | 19 | 0 |  | 0 |  | 600 | N2 | 2022-01-07 10:21 | 2022-01-07 10:34 | 13 | 2022-01-07 10:20 | 13 |  |  |  |  | Y |  |  |  | Y | [5 empty] | 2.14 | 231.9 | [23 empty] | 2.6 | 1.36 | A | [9 empty] | 0 | 0 | 828 | 11 | 0 | 150 | 0 | 597 | 0 | 691 | 0 | 0 | 118 | 19
2022-01-07 | A68963 | 1 | 고탄소 | AE1055LS |  | Al 탈산 | B | 38 | 31 | 51600 | 78.27 | D | D | D |  | 1 | 1 |  | 1520 | 1584 | 4000 |  |  | 4000 | 47.28 | 10 | 84600 | 1594 |  | Y | 42 | 22 | [7 empty] | 김덕진 | 2 |  | Y |  |  | N |  |  |  | 0.02 | 163.68 | A |  | 1594 | 3 | 0.19 | 1554 | 1.11 | 70 | 37 | 301 | 5:01 | 25 | 25 | 20 | 0 |  | 0 |  | 600 | N2 | 2022-01-07 11:12 | 2022-01-07 11:34 | 22 | 2022-01-07 11:12 | 22 |  |  |  |  | Y |  |  |  | Y | [5 empty] | 0 | 229.56 | [23 empty] | 3.76 | 1.36 | A | [9 empty] | 0 | 0 | 849 | 36 | 0 | 281 | 0 | 752 | 0 | 205 | 0 | 0 | 147 | 39
2022-01-07 | A68964 | 1 | 고탄소 | AE1055LS |  | Al 탈산 | B | 29 | 14 | 52300 | 76.73 | D | D | D |  | 1 | 1 |  | 1520 | 1576 | 3300 |  |  | 3300 | 39.01 | 10 | 84600 | 1586 |  | Y | 43 | 19 | [7 empty] | 김덕진 | 2 |  | Y | [6 empty] | 0.06 | 72.99 | A |  | 1586 | 3 | 0.18 | 1548 | 1.15 | 64 | 33 | 320 | 5:20 | 25 | 25 | 21 | 0 |  | 0 |  | 600 | N2 | 2022-01-07 12:06 | 2022-01-07 12:32 | 26 | 2022-01-07 12:06 | 26 |  |  |  |  | Y |  |  |  | Y | [5 empty] | 0 | 213.63 | [23 empty] | 4.89 | 1.36 | A | [9 empty] | 0 | 0 | 813 | 34 | 0 | 208 | 0 | 496 | 0 | 398 | 0 | 0 | 0 | 53
2022-01-07 | A68965 | 1 | 고탄소 | AE1055LS |  | Al 탈산 | B | 11 | 11 | 53900 | 72.95 | D | D | D |  | 1 | 1 |  | 1520 | 1586 | 3300 |  |  | 3300 | 32.51 | 12 | 101520 | 1582 |  | Y | 40 | 30 | [7 empty] | 김덕진 | 2 |  | Y | [6 empty] | 0.01 | 118.14 | A |  | 1582 | 3 | 0.18 | 1548 | 1.03 | 64 | 33 | 291 | 4:51 | 25 | 26 | 22 | 0 |  | 0 |  | 600 | N2 | 2022-01-07 13:06 | 2022-01-07 13:30 | 24 | 2022-01-07 13:06 | 24 |  |  |  |  | Y |  |  |  | Y | [5 empty] | 0 | 213.23 | [23 empty] | 5.46 | 1.92 | A | [9 empty] | 36 | 0 | 811 | 12 | 0 | 173 | 0 | 552 | 0 | 399 | 0 | 0 | 0 | 50
2022-01-07 | A68966 | 1 | 고탄소 | AE1055LS |  | Al 탈산 | B | 5 | 35 | 51400 | 72.72 | D | D | A |  | 1 | 1 |  | 1520 | 1563 | 4200 |  |  | 4200 | 41.37 | 12 | 101520 | 1586 |  | Y | 40 | 21 | [7 empty] | 김덕진 | 2 |  | Y | [6 empty] | 0 | 95.99 | A |  | 1586 | 3 | 0.17 | 1551 | 1.13 | 67 | 22 | 285 | 4:45 | 25 | 25 | 23 | 0 |  | 0 |  | 600 | N2 | 2022-01-07 14:02 | 2022-01-07 14:30 | 28 | 2022-01-07 14:00 | 30 |  |  |  |  | Y |  |  |  | Y | [5 empty] | 0 | 197.28 | [23 empty] | 0 | 0.03 | A | [9 empty] | 103 | 0 | 849 | 10 | 0 | 145 | 0 | 547 | 0 | 395 | 0 | 0 | 0 | 0
2022-01-07 | B68319 | 2 | 중탄소 | SBMA75 | 연주시작 | Al 탈산 | B | 38 | 32 | 51650 | 100.08 | D | D |  | A | 1 |  | 1 | 1540 | 1577 | 7300 |  |  | 7300 | 73.36 | 16 | 99516 | 1657 | 722 | Y | 43 | 37 | [15 empty] | 99.65 | 12-7 | 0.02 | 94.74 | A |  | 1654 | 1 | 0.27 | 1578 | 1.61 | 87 | 42 | 381 | 6:21 | 18 | 20 | 0 | 1 |  | 100.79 | 0 | 0 | N2 | 2022-01-07 14:44 | 2022-01-07 15:02 | 18 | 2022-01-07 14:28 | 34 |  |  |  |  | N | [7 empty] | 5 | 4.5 | 0 | 27.28 | [16 empty] | 0.6 |  |  | 1.8 |  |  |  | 0.31 | 0.31 | A | [9 empty] | 74 | 0 | 391 | 0 | 0 | 263 | 0 | 994 | 0 | 411 | 0 | 0 | 160 | 34 |  |  | 11 |  | 1
2022-01-07 | A68967 | 1 | 고탄소 | AE1055LS |  | Al 탈산 | B | 35 | 37 | 52900 | 74.18 | D | A | A |  | 1 | 1 |  | 1520 | 1565 | 5100 |  |  | 5100 | 50.24 | 12 | 101520 | 1600 |  | Y | 41 | 33 | [7 empty] | 김덕진 | 2 |  | Y |  |  |  |  | 105.2 | 13-2 | 0 | 196.9 | A |  | 1600 | 3 | 0.18 | 1558 | 1.24 | 74 | 32 | 230 | 3:50 | 25 | 25 | 24 | 0 |  | 0 |  | 600 | N2 | 2022-01-07 15:00 | 2022-01-07 15:31 | 31 | 2022-01-07 15:00 | 31 |  |  |  |  | Y |  |  |  | Y | [5 empty] | 0 | 18.82 | [23 empty] | 0 | 1.03 | A | [9 empty] | 55 | 0 | 810 | 0 | 0 | 153 | 0 | 939 | 0 | 694 | 0 | 0 | 145 | 28
2022-01-07 | B68320 | 2 | 중탄소 | SBMA75 |  | Al 탈산 | B | 1 | 11 | 52000 | 95.42 | A | A |  | A | 1 |  | 1 | 1540 | 1565 | 7000 |  |  | 7000 | 71.38 | 12 | 98069 | 1648 |  | Y | 42 | 35 | [7 empty] | 박용우 | 2 | [8 empty] | 0.24 | 121.84 | A |  | 1633 | 1 | 0.24 | 1567 | 0 | 76 | 33 | 337 | 5:37 | 18 | 18 | 0 | 2 |  | 50.6 | 0 | 0 | N2 | 2022-01-07 15:43 | 2022-01-07 16:04 | 20 | 2022-01-07 15:32 | 32 |  |  |  |  | N | [8 empty] | 4.5 | 0 | 16.22 | 850분 대기래들 | [22 empty] | 0.62 | 0.62 | A | [9 empty] | 118 | 0 | 291 | 0 | 0 | 292 | 0 | 496 | 0 | 205 | 0 | 0 | 0 | 72 |  |  | 11
2022-01-07 | A68968 | 1 | 고탄소 | AE1055LS |  | Al 탈산 | B | 29 | 15 | 52700 | 76.82 | A | A | A |  | 1 | 1 |  | 1520 | 1549 | 5200 |  |  | 5200 | 51.22 | 12 | 101520 | 1586 | 360 | Y | 40 | 26 | [7 empty] | 정용태 | 2 |  | Y | [6 empty] | 1.35 | 102.47 | A |  | 1586 | 3 | 0.17 | 1551 | 0.95 | 67 | 34 | 138 | 2:18 | 25 | 25 | 25 | 0 |  | 0 |  | 450 | N2 | 2022-01-07 16:02 | 2022-01-07 16:31 | 29 | 2022-01-07 16:02 | 29 |  |  |  |  | Y |  |  |  | Y | [5 empty] | 0 | 188.85 | [23 empty] | 2.09 | 2.04 | A | [9 empty] | 46 | 0 | 816 | 21 | 0 | 127 | 0 | 1042 | 0 | 744 | 0 | 0 | 163 | 30
2022-01-07 | B68321 | 2 | 중탄소 | SBMA75 |  | Al 탈산 | B | 37 | 68 | 50100 | 100.58 | A | A |  | A | 1 |  | 1 | 1540 | 1537 | 8300 |  |  | 8300 | 88.98 | 11 | 93280 | 1646 |  | Y | 50 | 42 | [7 empty] | 박용우 | 2 | [6 empty] | 104.2 | 12-5 | 0 | 276.43 | A |  | 1629 | 1 | 0.31 | 1570 | 0 | 79 | 35 | 380 | 6:20 | 18 | 19 | 0 | 3 | 80 | 58.83 | 0 | 0 | N2 | 2022-01-07 16:45 | 2022-01-07 17:06 | 21 | 2022-01-07 16:35 | 31 |  |  |  |  | N | [7 empty] | 3 | 5 | 0 | 19.03 | 400분 대기래들 | [22 empty] | 0.43 | 0.43 | A | [9 empty] | 128 | 0 | 0 | 46 | 0 | 221 | 0 | 504 | 0 | 208 | 0 | 0 | 0 | 0 |  |  | 6
2022-01-07 | A68969 | 1 | 고탄소 | AE1055LS |  | Al 탈산 | B | 11 | 12 | 54300 | 72.83 | A | A | A |  | 1 | 1 |  | 1520 | 1554 | 4700 |  |  | 4700 | 55.56 | 10 | 84600 | 1595 |  | Y | 41 | 30 | [7 empty] | 정용태 | 2 |  | Y | [6 empty] | 0.33 | 151.06 | A |  | 1595 | 3 | 0.17 | 1553 | 1.35 | 69 | 25 | 273 | 4:33 | 25 | 25 | 26 | 0 |  | 0 |  | 400 | N2 | 2022-01-07 17:03 | 2022-01-07 18:20 | 76 | 2022-01-07 17:01 | 78 |  |  |  |  | Y |  |  |  | Y | [5 empty] | 0 | 131.54 | [23 empty] | 0.01 | 0 | A | [9 empty] | 101 | 0 | 894 | 0 | 0 | 154 | 0 | 944 | 0 | 696 | 0 | 0 | 144 | 90
2022-01-07 | B68322 | 2 | 중탄소 | SBMA75 | 잔강최소화전 | Al 탈산 | B | 32 | 74 | 49000 | 103.37 | A | A |  | A | 1 |  | 1 | 1540 | 1521 | 9100 |  |  | 9100 | 101.49 | 11 | 89660 | 1644 |  | Y | 56 | 21 |  |  | B68319 | 05 |  |  |  | 박용우 | 2 | [6 empty] | 105.6 | 12-5 | 0 | 289.82 | A |  | 1639 | 1 | 0.25 | 1574 | 1.61 | 83 | 40 | 275 | 4:35 | 18 | 18 | 0 | 4 | 80 | 61.25 | 0 | 0 | N2 | 2022-01-07 17:53 | 2022-01-07 18:14 | 21 | 2022-01-07 17:41 | 33 |  |  |  |  | N | [7 empty] | 4 | 4.5 | 0 | 17 | 330분 대기래들 | [22 empty] | 0.47 | 0.47 | A | [9 empty] | 121 | 0 | 709 | 43 | 0 | 205 | 0 | 496 | 0 | 207 | 0 | 0 | 32 | 12 |  |  | 9
2022-01-07 | A68970 | 1 | 고탄소 | AE1055LS |  | Al 탈산 | B | 5 | 36 | 51900 | 75.9 | A | A | A |  | 1 | 1 |  | 1520 | 1561 | 4500 |  |  | 4500 | 44.33 | 12 | 101520 | 1587 |  | Y | 41 | 31 | [7 empty] | 김덕진 | 2 |  | Y | [6 empty] | 0.36 | 161.89 | A |  | 1587 | 3 | 0.18 | 1554 | 1 | 70 | 22 | 275 | 4:35 | 25 | 25 | 27 | 0 |  | 0 |  | 650 | N2 | 2022-01-07 18:10 | 2022-01-07 18:29 | 19 | 2022-01-07 18:09 | 21 |  |  |  |  | Y |  |  |  | Y | [5 empty] | 0 | 179.57 | [23 empty] | 1.32 | 0 | A | [9 empty] | 96 | 0 | 882 | 0 | 0 | 164 | 0 | 697 | 0 | 600 | 0 | 0 | 144 | 30
2022-01-07 | B68323 | 2 | 중탄소 | 46MNVS6 | 잔강최소화 | Si 탈산 | B | 38 | 33 | 50750 | 98.58 | A | A |  | A | 1 |  | 1 | 1540 | 1538 | 7900 |  |  | 7900 | 88.39 | 16 | 89376 | 1639 |  | Y | 49 | 44 | [7 empty] | 박용우 | 2 | [6 empty] | 103.25 | 13-1 | 0 | 232.55 | A |  | 1643 | 1 | 0.24 | 1582 | 1.39 | 88 | 38 | 267 | 4:27 | 15 | 15 | 0 | 5 |  | 43.15 | 0 | 0 | N2 | 2022-01-07 18:56 | 2022-01-07 19:32 | 36 | 2022-01-07 18:39 | 53 |  |  |  |  | Y | [7 empty] | 4 | 4.5 | 0 | 10.44 | [23 empty] | 0.52 | 0.52 | B |  |  | 13.084 | 23.742 | 49.046 | 0.183 | 3.748 | 2.065 | 1565.28 | 90 | 0 | 833 | 51 | 0 | 0 | 0 | 498 | 0 | 209 | 0 | 0 | 33 | 34
2022-01-07 | A68971 | 1 | 고탄소 | AE1055LS | TUNDISH교체전 | Al 탈산 | B | 35 | 38 | 52300 | 73.88 | A | A | A |  | 1 | 1 |  | 1520 | 1561 | 4500 |  |  | 4500 | 47.17 | 12 | 95398 | 1581 |  | Y | 41 | 22 | [7 empty] | 정용태 | 2 |  | Y | [6 empty] | 0.01 | 127.12 | A |  | 1581 | 3 | 0.18 | 1547 | 1.1 | 63 | 32 | 190 | 3:10 | 25 | 25 | 28 | 0 |  | 0 |  | 690 | N2 | 2022-01-07 19:16 | 2022-01-07 19:28 | 12 | 2022-01-07 19:13 | 14 |  |  |  |  | Y |  |  |  | Y | [5 empty] | 0 | 212.99 | [23 empty] | 0.13 | 0 | A | [9 empty] | 21 | 0 | 766 | 0 | 0 | 154 | 0 | 990 | 0 | 693 | 0 | 0 | 144 | 6
2022-01-07 | B68324 | 2 | 중탄소 | 46MNVS6 |  | Si 탈산 | B | 1 | 12 | 53000 | 95.32 | A | A |  | A | 1 |  | 1 | 1540 | 1538 | 7000 |  |  | 7000 | 78.32 | 16 | 89376 | 1650 |  | Y | 42 | 39 | [7 empty] | 박용우 | 2 | [6 empty] | 98.6 | 13-1 | 0 | 199.79 | A |  | 1637 | 1 | 0.24 | 1575 | 1.5 | 81 | 38 | 268 | 4:28 | 15 | 15 | 0 | 6 |  | 38.39 | 0 | 0 | N2 | 2022-01-07 19:53 | 2022-01-07 20:30 | 37 | 2022-01-07 19:36 | 54 |  |  |  |  | Y | [7 empty] | 5 | 5 | 0 | 9.94 | [23 empty] | 0.55 | 0.55 | A | [9 empty] | 126 | 0 | 836 | 56 | 0 | 0 | 0 | 498 | 0 | 110 | 0 | 0 | 99 | 41
2022-01-07 | A68972 | 1 | 고탄소 | P-STB3D | TUNDISH교체 | Si 탈산 | B | 29 | 16 | 52300 | 86.78 | A | A | A |  | 1 | 1 |  | 1520 | 1531 | 7400 |  |  | 7400 | 87.46 | 10 | 84610 | 1576 |  | Y | 46 | 41 | [7 empty] | 정용태 | 2 |  | Y |  |  | N |  | 103.8 | 13-6 | 229.2 | 0 | A |  | 1574 | 3 | 0.18 | 1538 | 0.92 | 88 | 41 | 182 | 3:02 | 30 | 25 | 29 | 0 |  | 0 |  | 600 | AR | 2022-01-07 20:26 | 2022-01-07 20:50 | 26 | 2022-01-07 20:24 | 28 |  |  |  |  | Y |  |  |  | Y | [5 empty] | 115.7 | 58.45 | [19 empty] | 1.97 |  |  |  | 0 | 0 | A |  |  | 9.007 | 24.518 | 53.666 | 0.347 | 5.958 | 2.188 | 1752.42 | 0 | 38 | 667 | 676 | 0 | 0 | 0 | 793 | 0 | 599 | 0 | 0 | 232 | 97 |  |  |  |  | 1
2022-01-07 | B68325 | 2 | 중탄소 | 46MNVS6 |  | Si 탈산 | B | 37 | 69 | 50050 | 106.03 | A | A |  | A | 1 |  | 1 | 1540 | 1556 | 6800 |  |  | 6800 | 67.63 | 18 | 100548 | 1651 |  | Y | 42 | 38 | [7 empty] | 박용우 | 2 | [6 empty] | 104.25 | 12-5 | 0 | 207.21 | A |  | 1633 | 1 | 0.24 | 1571 | 1.16 | 77 | 39 | 542 | 9:02 | 15 | 15 | 0 | 7 |  | 43.03 | 0 | 0 | N2 | 2022-01-07 21:06 | 2022-01-07 21:27 | 22 | 2022-01-07 20:46 | 41 |  |  |  |  | Y | [7 empty] | 4 |  | 0 | 14.2 | [23 empty] | 0.54 | 0.54 | A | [9 empty] | 122 | 12 | 864 | 90 | 0 | 0 | 0 | 497 | 0 | 0 | 0 | 0 | 97 | 29
2022-01-07 | A68973 | 1 | 고탄소 | P-STB3D |  | Si 탈산 | B | 11 | 13 | 53800 | 87.67 | A | A | A |  | 1 | 1 |  | 1520 | 1553 | 5600 |  |  | 5600 | 66.19 | 10 | 84610 | 1562 |  | Y | 41 | 33 | [7 empty] | 정용태 | 2 |  | Y |  |  |  |  | 102.95 | 13-5 | 173.97 | 0 | A |  | 1551 | 3 | 0.18 | 1524 | 0.61 | 74 | 37 | 130 | 2:10 | 30 | 25 | 30 | 0 |  | 0 |  | 450 | AR | 2022-01-07 21:33 | 2022-01-07 21:55 | 22 | 2022-01-07 21:31 | 24 |  |  |  |  | Y |  |  |  | Y | [5 empty] | 122.8 | 98.04 | [23 empty] | 0.01 | 0 | A |  |  | 9.285 | 25.845 | 51.615 | 0.196 | 5.558 | 1.997 | 1468.51 | 0 | 26 | 748 | 643 | 0 | 0 | 0 | 497 | 0 | 400 | 0 | 0 | 185 | 10 |  |  |  | 0
2022-01-07 | B68326 | 2 | 중탄소 | 46MNVS6 |  | Si 탈산 | B | 32 | 75 | 49100 | 105.45 | A | A |  | A | 1 |  | 1 | 1540 | 1550 | 7700 |  |  | 7700 | 76.58 | 18 | 100548 | 1626 | 362 | Y | 51 | 49 |  |  | B68323 | 05 |  |  |  | 박용우 | 2 |  |  | Y |  |  |  | 107 | 12-6 | 0 | 276.43 | A |  | 1631 | 1 | 0.24 | 1569 | 1.41 | 75 | 38 | 266 | 4:26 | 15 | 16 | 0 | 8 |  | 30.71 | 0 | 0 | N2 | 2022-01-07 22:04 | 2022-01-07 22:27 | 23 | 2022-01-07 21:43 | 44 | [14 empty] | 0 | 10.01 | [23 empty] | 0.43 | 0.43 | A | [9 empty] | 114 | 0 | 900 | 50 | 0 | 0 | 0 | 397 | 0 | 0 | 0 | 0 | 97 | 16
2022-01-07 | A68974 | 1 | 고탄소 | P-STB3D |  | Si 탈산 | B | 5 | 37 | 51700 | 83.75 | A | A | C |  | 1 | 1 |  | 1520 | 1537 | 6300 |  |  | 6300 | 62.05 | 12 | 101532 | 1557 |  | Y | 45 | 35 | [7 empty] | 정용태 | 2 |  | Y |  |  |  |  | 104.35 | 13-1 | 204.38 | 0 | A |  | 1548 | 3 | 0.18 | 1517 | 0.79 | 67 | 34 | 1767 | 29:27 | 30 | 25 | 37 | 0 |  | 0 |  | 0 | AR | 2022-01-07 22:38 | 2022-01-07 22:58 | 20 | 2022-01-07 22:37 | 21 |  |  |  |  | Y |  |  |  | Y | [5 empty] | 0 | 500 | [23 empty] | 9.29 | 0 | A |  |  | 9.887 | 24.295 | 52.771 | 0.201 | 5.337 | 2.172 | 1596.77 | 0 | 278 | 493 | 794 | 0 | 0 | 0 | 699 | 0 | 549 | 0 | 0 | 116 | 25 |  |  |  | 0
2022-01-07 | B68327 | 2 | 중탄소 | 46MNVS6 |  | Si 탈산 | B | 38 | 34 | 50300 | 101.15 | A | C |  | C | 1 |  | 1 | 1540 | 1558 | 7100 |  |  | 7100 | 70.61 | 18 | 100548 | 1633 |  | Y | 48 | 41 |  |  | B68324 | 05 |  |  |  | 박용우 | 2 |  |  | Y |  |  |  | 102.4 | 12-10 | 0 | 180.55 | A |  | 1638 | 1 | 0.31 | 1575 | 1.46 | 81 | 42 | 302 | 5:02 | 15 | 15 | 0 | 9 |  | 55.8 | 0 | 0 | N2 | 2022-01-07 23:02 | 2022-01-07 23:32 | 29 | 2022-01-07 22:46 | 46 | [12 empty] | 10 |  | 0 | 13.78 | [23 empty] | 0.4 | 0.4 | A | [9 empty] | 91 | 0 | 810 | 42 | 0 | 0 | 0 | 347 | 0 | 0 | 0 | 0 | 98 | 25
2022-01-07 | A68975 | 1 | 고탄소 | P-STB3D |  | Si 탈산 | B | 35 | 39 | 52700 | 78.25 | C | C | C |  | 1 | 1 |  | 1520 | 1530 | 5700 |  |  | 5700 | 56.14 | 12 | 101532 | 1558 |  | Y | 43 | 33 | [7 empty] | 이호남 | 2 | [8 empty] | 256.54 | 0 | A |  | 1558 | 3 | 0.18 | 1516 | 1.2 | 66 | 29 | 269 | 4:29 | 30 | 25 | 32 | 0 |  | 0 |  | 450 | AR | 2022-01-07 23:38 | 2022-01-08 00:02 | 24 | 2022-01-07 23:38 | 24 |  |  |  |  | Y |  |  |  | Y | [5 empty] | 140.08 | 25.6 | [23 empty] | 11.44 | 0 | A |  |  | 12.105 | 22.83 | 51.435 | 0.209 | 4.249 | 2.252 | 1547.81 | 0 | 566 | 328 | 1016 | 0 | 0 | 0 | 502 | 0 | 399 | 0 | 0 | 0 | 50 |  |  |  | 0
2022-01-07 | B68328 | 2 | 중탄소 | 46MNVS6 | TUNDISH교체전 | Si 탈산 | B | 1 | 13 | 52650 | 107.05 | C | C |  | C | 1 |  | 1 | 1540 | 1565 | 7500 |  |  | 7500 | 80.35 | 16 | 93344 | 1640 |  | Y | 50 | 43 |  |  | B68325 | 05 |  |  |  | 최남길 | 2 |  |  |  |  | Y |  | 108.05 | 14-1 | 0 | 131.02 | A |  | 1637 | 1 | 0.67 | 1570 | 1.43 | 76 | 42 | 422 | 7:02 | 15 | 16 | 0 | 10 |  | 42.31 | 0 | 0 | N2 | 2022-01-08 00:12 | 2022-01-08 00:35 | 23 | 2022-01-07 23:51 | 43 |  |  |  |  | Y | [8 empty] | 3 | 0 | 10.8 | [23 empty] | 0.55 | 0.55 | A | [9 empty] | 113 | 0 | 907 | 41 | 0 | 0 | 0 | 396 | 0 | 0 | 0 | 0 | 169 | 53
2022-01-07 | A68976 | 1 | 고탄소 | P-STB3D |  | Si 탈산 | B | 29 | 17 | 52000 | 77.52 | C | C | C |  | 1 | 1 |  | 1520 | 1547 | 5500 |  |  | 5500 | 54.17 | 12 | 101532 | 1543 |  | Y | 43 | 30 | [7 empty] | 이호남 | 2 | [6 empty] | 103.35 | 13-5 | 223.57 | 0 | A |  | 1553 | 3 | 0.18 | 1522 | 0.91 | 72 | 30 | 262 | 4:22 | 30 | 25 | 33 | 0 |  | 0 |  | 450 | AR | 2022-01-08 00:36 | 2022-01-08 01:20 | 44 | 2022-01-08 00:35 | 45 |  |  |  |  | Y |  |  |  | Y | [5 empty] | 135.14 | 21.88 | [23 empty] | 13.61 | 0 | A |  |  | 12.482 | 22.212 | 51.233 | 0.15 | 4.104 | 2.306 | 1576.99 | 0 | 590 | 226 | 1098 | 0 | 0 | 0 | 646 | 0 | 495 | 0 | 0 | 87 | 40 |  |  |  | 0
2022-01-07 | B68329 | 2 | 저탄소 | AE1022M1 | TUNDISH교체 | Al 탈산 | B | 37 | 70 | 49950 | 111.47 | C | C |  | C | 1 |  | 1 | 1555 | 1565 | 7900 |  |  | 7900 | 81.01 | 15 | 97515 | 1682 |  | Y | 50 | 40 | [7 empty] | 추창도 | 2 |  |  |  |  | Y |  | 102.75 | 12-3 | 70.04 | 145.33 | A |  | 1671 | 1 | 0.43 | 1594 | 1.42 | 82 | 35 | 470 | 7:50 | 15 | 20 | 0 | 11 |  | 55.81 | 0 | 0 | N2 | 2022-01-08 01:21 | 2022-01-08 02:02 | 40 | 2022-01-08 01:02 | 59 | [12 empty] | 4 |  | 0 | 19.23 | [19 empty] | 2.03 |  |  |  | 0.55 | 0.55 | A | [9 empty] | 0 | 0 | 860 | 432 | 0 | 382 | 0 | 796 | 0 | 368 | 0 | 0 | 0 | 12 |  |  | 9 |  | 1
2022-01-07 | A68977 | 1 | 고탄소 | P-STB3D |  | Si 탈산 | B | 11 | 14 | 53900 | 77.43 | C | C | C |  | 1 | 1 |  | 1520 | 1542 | 5300 |  |  | 5300 | 53.63 | 12 | 98833 | 1551 |  | Y | 41 | 33 | [7 empty] | 이호남 | 2 | [6 empty] | 103.4 | 13-6 | 89.79 | 0 | A |  | 1553 | 3 | 0.18 | 1510 | 1.19 | 60 | 30 | 278 | 4:38 | 30 | 25 | 34 | 0 |  | 0 |  | 450 | AR | 2022-01-08 02:05 | 2022-01-08 02:27 | 22 | 2022-01-08 02:04 | 23 |  |  |  |  | Y |  |  |  | Y | [5 empty] | 130.91 | 31.4 | [23 empty] | 16.7 | 0 | A |  |  | 12.767 | 22.109 | 52.127 | 0.113 | 4.082 | 2.357 | 1576.99 | 0 | 552 | 276 | 1100 | 0 | 0 | 0 | 498 | 0 | 396 | 0 | 0 | 85 | 59 |  |  |  | 0.0205
2022-01-07 | B68330 | 2 | 저탄소 | AE1022M1 |  | Al 탈산 | B | 32 | 76 | 48950 | 89.8 | C | C |  | C | 1 |  | 1 | 1555 | 1559 | 6200 |  |  | 6200 | 60.82 | 12 | 101932 | 1647 |  | Y | 37 | 32 | [7 empty] | 추창도 | 2 |  |  |  |  | Y |  | 102.55 | 12-2 | 0 | 161.59 | A |  | 1638 | 1 | 0.26 | 1574 | 1.47 | 62 | 20 | 340 | 5:40 | 15 | 16 | 0 | 12 |  | 49.87 | 0 | 0 | N2 | 2022-01-08 02:22 | 2022-01-08 03:03 | 41 | 2022-01-08 02:09 | 55 | [12 empty] | 3 |  | 0 | 13.96 | [23 empty] | 0.37 | 0.37 | A | [9 empty] | 0 | 0 | 1329 | 21 | 0 | 357 | 0 | 903 | 0 | 207 | 0 | 0 | 0 | 53 |  |  | 4
2022-01-07 | A68978 | 1 | 고탄소 | P-STB3D |  | Si 탈산 | B | 5 | 38 | 51800 | 81.88 | C | C | C |  | 1 | 1 |  | 1520 | 1533 | 6300 |  |  | 6300 | 62.05 | 12 | 101532 | 1550 |  | Y | 43 | 38 | [7 empty] | 이호남 | 2 |  | Y |  |  |  |  | 109.25 | 13-6 | 300.06 | 0 | A |  | 1547 | 3 | 0.18 | 1510 | 0.97 | 60 | 28 | 256 | 4:16 | 30 | 25 | 35 | 0 |  | 0 |  | 450 | AR | 2022-01-08 03:14 | 2022-01-08 03:33 | 19 | 2022-01-08 03:12 | 21 |  |  |  |  | Y |  |  |  | Y | [5 empty] | 132.47 | 46.71 | [23 empty] | 0.02 | 0 | B |  |  | 15.087 | 20.246 | 52.312 | 0.135 | 3.467 | 2.583 | 1639.45 | 0 | 527 | 227 | 1098 | 0 | 0 | 0 | 947 | 0 | 671 | 0 | 0 | 194 | 50 |  |  |  | 0
2022-01-07 | B68331 | 2 | 저탄소 | AE1022M1 |  | Al 탈산 | B | 38 | 35 | 50200 | 92.2 | C | C |  | C | 1 |  | 1 | 1555 | 1587 | 5600 |  |  | 5600 | 55.5 | 12 | 100902 | 1635 |  | Y | 45 | 32 | [7 empty] | 추창도 | 2 |  |  |  |  | Y |  | 105 | 13-2 | 0 | 170.86 | A |  | 1635 | 1 | 0.28 | 1577 | 1.47 | 65 | 20 | 325 | 5:25 | 15 | 15 | 0 | 13 |  | 43.78 | 0 | 0 | N2 | 2022-01-08 03:31 | 2022-01-08 04:11 | 40 | 2022-01-08 03:19 | 52 | [14 empty] | 0 | 11.32 | [23 empty] | 0.48 | 0.48 | A | [9 empty] | 0 | 0 | 1309 | 0 | 0 | 399 | 0 | 903 | 0 | 208 | 0 | 0 | 0 | 27 |  |  | 4
2022-01-07 | A68979 | 1 | 고탄소 | P-STB3D |  | Si 탈산 | B | 35 | 40 | 52700 | 85.12 | C | C | C |  | 1 | 1 |  | 1520 | 1534 | 6000 |  |  | 6000 | 59.09 | 12 | 101532 | 1547 |  | Y | 47 | 34 | [7 empty] | 이호남 | 2 |  |  | Y |  |  |  | 106.9 | 13-3 | 224.73 | 0 | A |  | 1549 | 3 | 0.18 | 1512 | 0.97 | 62 | 31 | 260 | 4:20 | 30 | 25 | 36 | 0 |  | 0 |  | 450 | AR | 2022-01-08 04:19 | 2022-01-08 04:41 | 22 | 2022-01-08 04:18 | 22 |  |  |  |  | Y |  |  |  | Y | [5 empty] | 132.03 | 48.66 | [23 empty] | 2.65 | 0 | A |  |  | 14.987 | 19.567 | 52.387 | 0.246 | 3.495 | 2.677 | 1639.45 | 0 | 85 | 231 | 1097 | 0 | 0 | 0 | 1004 | 0 | 706 | 0 | 0 | 192 | 40 |  |  |  | 0
2022-01-07 | B68332 | 2 | 저탄소 | AE1022M1 | 잔강최소화전 | Al 탈산 | B | 1 | 14 | 52500 | 84.05 | C | C |  | C | 1 |  | 1 | 1555 | 1550 | 6200 |  |  | 6200 | 73.8 | 11 | 84011 | 1635 |  | Y | 43 | 32 | [7 empty] | 추창도 | 2 |  |  |  |  | Y |  | 100.7 | 13-3 | 0 | 113.58 | A |  | 1642 | 1 | 0.27 | 1589 | 1.56 | 77 | 28 | 230 | 3:50 | 15 | 16 | 0 | 14 |  | 33.22 | 0 | 0 | N2 | 2022-01-08 04:41 | 2022-01-08 05:19 | 38 | 2022-01-08 04:33 | 46 | [14 empty] | 0 | 9.48 | [23 empty] | 0 | 0 | A | [9 empty] | 0 | 0 | 1180 | 50 | 0 | 273 | 0 | 611 | 0 | 205 | 0 | 0 | 0 | 26
2022-01-07 | A68980 | 1 | 고탄소 | P-STB3D |  | Si 탈산 | B | 29 | 18 | 52300 | 89.15 | C | C | C |  | 1 | 1 |  | 1520 | 1534 | 6000 |  |  | 6000 | 59.09 | 12 | 101532 | 1542 | 352 | Y | 44 | 35 | [7 empty] | 이호남 | 2 |  | Y |  |  |  | 0 | 102.05 | 13-3 | 239.66 | 0 | A |  | 1545 | 3 | 0.18 | 1508 | 0.82 | 58 | 29 | 261 | 4:21 | 30 | 25 | 37 | 0 |  | 0 |  | 450 | AR | 2022-01-08 05:25 | 2022-01-08 05:47 | 22 | 2022-01-08 05:24 | 22 |  |  |  |  | Y |  |  |  | Y | [5 empty] | 132.64 | 86.16 | [23 empty] | 4.97 | 0 | A |  |  | 14.785 | 19.308 | 53.414 | 0.116 | 3.612 | 2.766 | 1645.55 | 0 | 35 | 227 | 1119 | 0 | 0 | 0 | 806 | 0 | 552 | 0 | 0 | 181 | 60 |  |  |  | 0
2022-01-07 | B68333 | 2 | 중탄소 | SM35C | 잔강최소화 | Al 탈산 | B | 37 | 71 | 49700 | 99.33 | C | C |  | C | 1 |  | 1 | 1540 | 1584 | 5000 |  |  | 5000 | 53.15 | 13 | 94077 | 1637 |  | Y | 50 | 29 | [7 empty] | 추창도 | 2 |  |  |  |  | Y |  | 97.7 | 11-8 | 0.04 | 166.56 | A |  | 1641 | 1 | 0.29 | 1575 | 0 | 74 | 27 | 447 | 7:27 | 15 | 17 | 0 | 15 |  | 36.24 | 0 | 0 | N2 | 2022-01-08 06:04 | 2022-01-08 06:39 | 35 | 2022-01-08 05:52 | 47 | [12 empty] | 2 |  | 0 | 15.27 | [23 empty] | 0.21 | 0.21 | A | [9 empty] | 0 | 0 | 77 | 56 | 0 | 288 | 0 | 915 | 0 | 206 | 0 | 0 | 50 | 36
2022-01-07 | A68981 | 1 | 고탄소 | P-STB3D |  | Si 탈산 | B | 11 | 15 | 54400 | 74.85 | C | C | D |  | 1 | 1 |  | 1520 | 1555 | 5100 |  |  | 5100 | 60.28 | 10 | 84610 | 1557 |  | Y | 41 | 31 | [7 empty] | 이호남 | 2 |  | Y | [6 empty] | 270.21 | 0 | A |  | 1557 | 3 | 0.18 | 1517 | 1.25 | 67 | 29 | 257 | 4:17 | 30 | 25 | 38 | 0 |  | 0 |  | 450 | AR | 2022-01-08 06:12 | 2022-01-08 06:51 | 39 | 2022-01-08 06:10 | 41 |  |  |  |  | Y |  |  |  | Y | [5 empty] | 133.05 | 13.12 | [23 empty] | 0 | 0 | A |  |  | 16.966 | 18.941 | 53.039 | 0.136 | 3.126 | 2.8 | 1705.73 | 0 | 0 | 225 | 1044 | 0 | 0 | 0 | 872 | 0 | 622 | 0 | 0 | 172 | 30
2022-01-07 | B68334 | 2 | 중탄소 | SM35C |  | Al 탈산 | B | 32 | 77 | 48800 | 86.6 | C | D |  | D | 1 |  | 1 | 1540 | 1603 | 4400 |  |  | 4400 | 48.52 | 12 | 90688 | 1639 |  | Y | 36 | 28 | [15 empty] | 96.5 | 11-6 | 0 | 210.44 | A |  | 1629 | 1 | 0.34 | 1581 | 1.23 | 80 | 29 | 401 | 6:41 | 15 | 16 | 0 | 16 |  | 35.39 | 0 | 0 | N2 | 2022-01-08 06:54 | 2022-01-08 07:35 | 41 | 2022-01-08 06:42 | 54 | [12 empty] | 1 |  | 0 | 10.18 | [23 empty] | 0 | 0 | A | [9 empty] | 0 | 0 | 0 | 10 | 0 | 229 | 0 | 502 | 0 | 204 | 0 | 0 | 0 | 21
2022-01-07 | A68982 | 1 | 고탄소 | P-STB3D |  | Si 탈산 | B | 5 | 39 | 52000 | 87.15 | C | D | D |  | 1 | 1 |  | 1520 | 1530 | 5800 |  |  | 5800 | 57.12 | 12 | 101532 | 1555 |  | Y | 49 | 34 | [7 empty] | 차승주 | 2 |  |  | Y |  | N |  | 107.25 | 13-4 | 197.51 | 0 | A |  | 1555 | 3 | 0.18 | 1520 | 0.92 | 70 | 36 | 286 | 4:46 | 30 | 27 | 39 | 0 |  | 0 |  | 450 | AR | 2022-01-08 07:23 | 2022-01-08 07:54 | 31 | 2022-01-08 07:23 | 31 |  |  |  |  | Y |  |  |  | Y | [5 empty] | 144.62 | 35.17 | [23 empty] | 1.38 | 0 | B | [9 empty] | 0 | 0 | 1350 | 18 | 0 | 0 | 0 | 500 | 0 | 400 | 0 | 0 | 0 | 43
2022-01-08 | B68335 | 2 | 중탄소 | SM35C |  | Al 탈산 | B | 38 | 36 | 49750 | 92.33 | D | D |  | D | 1 |  | 1 | 1540 | 1539 | 6400 |  |  | 6400 | 65.94 | 12 | 97056 | 1643 |  | Y | 39 | 34 | [15 empty] | 98.15 | 12-5 | 0 | 90.38 | A |  | 1633 | 1 | 0.33 | 1561 | 0 | 60 | 23 | 334 | 5:34 | 15 | 23 | 0 | 17 |  | 81.96 | 0 | 0 | N2 | 2022-01-08 07:59 | 2022-01-08 08:38 | 38 | 2022-01-08 07:49 | 49 | [14 empty] | 0 | 26.52 | [23 empty] | 0.47 | 0.47 | A | [9 empty] | 0 | 0 | 0 | 10 | 0 | 171 | 0 | 650 | 0 | 204 | 0 | 0 | 0 | 24
2022-01-08 | A68983 | 1 | 고탄소 | P-STB3D |  | Si 탈산 | B | 35 | 41 | 52300 | 78.05 | D | D | D |  | 1 | 1 |  | 1520 | 1532 | 5700 |  |  | 5700 | 56.14 | 12 | 101532 | 1552 |  | Y | 41 | 32 | [7 empty] | 김덕진 | 2 |  | Y |  |  |  |  | 105.1 | 13-1 | 184.81 | 0 | A |  | 1552 | 3 | 0.18 | 1518 | 0.92 | 68 | 34 | 269 | 4:29 | 30 | 25 | 40 | 0 |  | 0 |  | 450 | AR | 2022-01-08 08:36 | 2022-01-08 09:01 | 25 | 2022-01-08 08:36 | 25 | [14 empty] | 133.22 | 39.13 | [23 empty] | 2.82 | 0 | B |  |  | 16.861 | 19.272 | 50.735 | 0.114 | 3.009 | 2.632 | 1681.04 | 0 | 0 | 1320 | 66 | 0 | 15 | 0 | 552 | 0 | 498 | 0 | 0 | 53 | 49
2022-01-08 | B68336 | 2 | 중탄소 | SM35C | TUNDISH교체전 | Al 탈산 | B | 1 | 15 | 52350 | 84.72 | D | D |  | D | 1 |  | 1 | 1540 | 1542 | 5800 |  |  | 5800 | 64.86 | 12 | 89422 | 1618 |  | Y | 45 | 32 | [15 empty] | 97.45 | 12-9 | 11.57 | 174.52 | A |  | 1615 | 1 | 0.46 | 1561 | 1.58 | 60 | 24 | 342 | 5:42 | 15 | 16 | 0 | 18 |  | 63 | 0 | 0 | N2 | 2022-01-08 09:22 | 2022-01-08 09:46 | 24 | 2022-01-08 09:14 | 31 | [14 empty] | 0 | 14.17 | [23 empty] | 0.07 | 0.07 | A | [9 empty] | 0 | 0 | 213 | 0 | 0 | 168 | 0 | 698 | 0 | 207 | 0 | 0 | 0 | 62
2022-01-08 | A68984 | 1 | 고탄소 | P-STB3D |  | Si 탈산 | B | 29 | 19 | 52000 | 77.88 | D | D | D |  | 1 | 1 |  | 1520 | 1545 | 5300 |  |  | 5300 | 62.64 | 10 | 84610 | 1553 |  | Y | 43 | 32 | [7 empty] | 김덕진 | 2 |  | Y | [6 empty] | 247.62 | 0 | A |  | 1553 | 3 | 0.18 | 1553 | 0 | 103 | 33 | 263 | 4:23 | 30 | 25 | 41 | 0 |  | 0 |  | 450 | AR | 2022-01-08 09:35 | 2022-01-08 10:05 | 30 | 2022-01-08 09:33 | 32 |  |  |  |  | Y |  |  |  | Y | [5 empty] | 134.46 | 18.31 | [23 empty] | 0.05 | 0 | A |  |  | 18.014 | 19.18 | 51.76 | 0.225 | 2.873 | 2.698 | 1710.96 | 0 | 0 | 1303 | 28 | 0 | 13 | 0 | 597 | 0 | 452 | 0 | 0 | 64 | 22
2022-01-08 | B68337 | 2 | 중탄소 | SNCM439P | TUNDISH교체 | Al 탈산 | B | 37 | 72 | 49900 | 99.52 | D | D |  | D | 1 |  | 1 | 1540 | 1546 | 8900 |  |  | 8900 | 95.73 | 14 | 92967 | 1658 |  | Y | 48 | 43 | [15 empty] | 102.8 | 12-3 | 207.59 | 15.21 | A |  | 1650 | 1 | 0.31 | 1570 | 1.95 | 83 | 35 | 286 | 4:46 | 18 | 24 | 0 | 19 |  | 84.55 | 0 | 0 | AR | 2022-01-08 10:43 | 2022-01-08 11:19 | 37 | 2022-01-08 10:32 | 48 |  |  |  |  | N | [7 empty] | 2 |  | 24.84 | 0 | [16 empty] | 0.7 |  |  | 1.56 |  |  |  | 0.07 | 0.07 | A | [9 empty] | 1167 | 0 | 217 | 41 | 0 | 0 | 0 | 795 | 0 | 208 | 0 | 0 | 152 | 32 |  |  |  |  | 1
2022-01-08 | A68985 | 1 | 고탄소 | P-STB3D |  | Si 탈산 | B | 11 | 16 | 52700 | 77.88 | D | D | D |  | 1 | 1 |  | 1520 | 1559 | 5000 |  |  | 5000 | 49.25 | 12 | 101532 | 1555 |  | Y | 39 | 30 | [7 empty] | 김덕진 | 2 |  | Y |  |  |  |  | 105.1 | 13-7 | 176.43 | 0 | A |  | 1555 | 3 | 0.17 | 1519 | 0.95 | 69 | 32 | 249 | 4:09 | 30 | 25 | 42 | 0 |  | 0 |  | 450 | AR | 2022-01-08 10:35 | 2022-01-08 11:08 | 33 | 2022-01-08 10:35 | 34 |  |  |  |  | Y |  |  |  | Y | [5 empty] | 127.75 | 49.33 | [23 empty] | 1.17 | 0 | B |  |  | 17.828 | 19.463 | 50.709 | 0.143 | 2.844 | 2.605 | 1710.96 | 0 | 9 | 1295 | 36 | 0 | 24 | 0 | 695 | 0 | 547 | 0 | 0 | 96 | 50
2022-01-08 | B68338 | 2 | 중탄소 | SNCM439P |  | Al 탈산 | B | 32 | 78 | 48900 | 89.25 | D | D |  | D | 1 |  | 1 | 1540 | 1529 | 7900 |  |  | 7900 | 80.62 | 12 | 97992 | 1608 |  | Y | 46 | 40 | [15 empty] | 106.7 | 12-5 | 138.43 | 0 | A |  | 1607 | 1 | 0.21 | 1555 | 1.41 | 68 | 19 | 218 | 3:38 | 18 | 20 | 0 | 20 |  | 59.31 | 0 | 0 | AR | 2022-01-08 11:32 | 2022-01-08 12:22 | 50 | 2022-01-08 11:25 | 57 |  |  |  |  | N | [8 empty] | 4.6 | 15.98 | 0 | [23 empty] | 0 | 0 | A | [9 empty] | 1242 | 0 | 205 | 61 | 0 | 0 | 0 | 793 | 0 | 204 | 0 | 0 | 147 | 47
2022-01-08 | A68986 | 1 | 고탄소 | P-STB3D |  | Si 탈산 | B | 5 | 40 | 51300 | 77.33 | D | D | D |  | 1 | 1 |  | 1520 | 1604 | 3600 |  |  | 3600 | 35.46 | 12 | 101532 | 1554 |  | Y | 40 | 21 | [7 empty] | 김덕진 | 2 |  | Y |  |  |  |  | 105.2 | 13-2 | 194.44 | 0 | A |  | 1554 | 3 | 0.18 | 1516 | 1 | 66 | 33 | 250 | 4:10 | 30 | 25 | 43 | 0 |  | 0 |  | 450 | AR | 2022-01-08 11:51 | 2022-01-08 12:15 | 24 | 2022-01-08 11:51 | 24 |  |  |  |  | Y |  |  |  | Y | [5 empty] | 131.05 | 44.12 | [23 empty] | 2.64 | 0 | B |  |  | 16.678 | 19.362 | 49.105 | 0.169 | 2.944 | 2.536 | 1710.96 | 0 | 19 | 1379 | 15 | 0 | 22 | 0 | 592 | 0 | 499 | 0 | 0 | 53 | 32
2022-01-08 | B68339 | 2 | 중탄소 | SNCM439P |  | Al 탈산 | B | 38 | 37 | 50050 | 106.93 | D | D |  | D | 1 |  | 1 | 1540 | 1539 | 8400 |  |  | 8400 | 87.28 | 12 | 96239 | 1618 |  | Y | 49 | 43 | [15 empty] | 103.15 | 12-10 | 118.96 | 0 | A |  | 1605 | 1 | 0.22 | 1547 | 1.57 | 60 | 21 | 192 | 3:12 | 18 | 19 | 0 | 21 |  | 48.3 | 0 | 0 | AR | 2022-01-08 12:53 | 2022-01-08 13:25 | 32 | 2022-01-08 12:31 | 54 |  |  |  |  | N | [8 empty] | 4 | 13.12 | 0 | [23 empty] | 0 | 0 | A | [9 empty] | 1241 | 8 | 184 | 64 | 0 | 0 | 0 | 793 | 0 | 206 | 0 | 0 | 0 | 21
2022-01-08 | A68987 | 1 | 고탄소 | P-STB3D | TUNDISH교체전 | Si 탈산 | B | 35 | 42 | 52000 | 79.4 | D | D | D |  | 1 | 1 |  | 1520 | 1538 | 5800 |  |  | 5800 | 68.12 | 11 | 85150 | 1560 |  | Y | 41 | 33 | [7 empty] | 김덕진 | 2 |  | Y |  |  |  |  | 105.15 | 13-1 | 246.78 | 0.01 | A |  | 1560 | 3 | 0.18 | 1518 | 1.08 | 68 | 35 | 260 | 4:20 | 30 | 25 | 44 | 0 |  | 0 |  | 450 | AR | 2022-01-08 12:53 | 2022-01-08 13:19 | 27 | 2022-01-08 12:53 | 27 |  |  |  |  | Y |  |  |  | Y | [5 empty] | 0.14 | 0 | [23 empty] | 3.84 | 0 | A |  |  | 16.731 | 19.439 | 49.046 | 0.154 | 2.931 | 2.523 | 1710.96 | 0 | 0 | 1266 | 29 | 0 | 39 | 0 | 803 | 0 | 543 | 0 | 0 | 95 | 25
2022-01-08 | A68988 | 1 | 중탄소 | AE51B35 | TUNDISH교체 | Al 탈산 | B | 29 | 20 | 51900 | 75.77 | D | D | D |  | 1 | 1 |  | 1530 | 1587 | 6400 |  |  | 6400 | 72.16 | 12 | 88692 | 1644 |  | Y | 40 | 31 | [7 empty] | 김덕진 | 2 |  | Y |  |  |  |  | 97.95 | 12-8 | 210.07 | 0 | A |  | 1639 | 3 | 0.18 | 1603 | 1.06 | 103 | 36 | 263 | 4:23 | 16 | 20 | 45 | 0 |  | 0 |  | 400 | AR | 2022-01-08 13:53 | 2022-01-08 14:48 | 56 | 2022-01-08 13:51 | 58 |  |  |  |  | N |  |  |  | Y | [5 empty] | 112.58 | 55.73 | [19 empty] | 2.25 |  |  |  | 0.01 | 0 | A | [9 empty] | 1181 | 0 | 173 | 43 | 0 | 278 | 0 | 904 | 0 | 397 | 0 | 0 | 0 | 6 |  |  | 7 |  | 1
2022-01-08 | B68340 | 2 | 중탄소 | SNCM439P |  | Al 탈산 | B | 1 | 16 | 52600 | 93.37 | D | D |  | B | 1 |  | 1 | 1540 | 1545 | 8200 |  |  | 8200 | 84.16 | 12 | 97431 | 1617 |  | Y | 46 | 40 | [15 empty] | 103.4 | 13-5 | 102.38 | 0 | A |  | 1608 | 1 | 0.28 | 1552 | 1.34 | 65 | 24 | 231 | 3:51 | 18 | 22 | 0 | 22 |  | 61.07 | 0 | 0 | AR | 2022-01-08 14:15 | 2022-01-08 14:39 | 25 | 2022-01-08 14:07 | 32 |  |  |  |  | N | [8 empty] | 3.3 | 18.57 | 0 | [23 empty] | 0 | 0 | A | [9 empty] | 1255 | 12 | 186 | 62 | 0 | 0 | 0 | 892 | 0 | 205 | 0 | 0 | 99 | 38
2022-01-08 | B68341 | 2 | 중탄소 | SNCM439P | 잔강최소화전 | Al 탈산 | B | 37 | 73 | 49450 | 81.58 | D | B |  | B | 1 |  | 1 | 1540 | 1583 | 5500 |  |  | 5500 | 48.97 | 14 | 112325 | 1608 |  | Y | 39 | 30 | [7 empty] | 김규완 | 2 |  |  |  |  | Y |  | 98.75 | 11-9 | 170.05 | 0 | A |  | 1602 | 1 | 0.23 | 1555 | 1.38 | 68 | 25 | 197 | 3:17 | 18 | 19 | 0 | 23 |  | 109.37 | 0 | 0 | AR | 2022-01-08 15:03 | 2022-01-08 15:52 | 49 | 2022-01-08 14:54 | 58 | [14 empty] | 26.24 | 0 | [23 empty] | 0 | 0 | A | [9 empty] | 1096 | 0 | 259 | 52 | 0 | 0 | 0 | 644 | 0 | 204 | 0 | 0 | 68 | 30
2022-01-08 | A68989 | 1 | 중탄소 | AE51B35 |  | Al 탈산 | B | 11 | 17 | 54000 | 70.12 | D | B | B |  | 1 | 1 |  | 1530 | 1566 | 5200 |  |  | 5200 | 50.25 | 14 | 103474 | 1614 |  | Y | 37 | 27 | [7 empty] | 김덕진 | 2 |  | Y |  |  |  |  | 103.6 | 13-5 | 185.61 | 0 | A |  | 1606 | 3 | 0.18 | 1573 | 1.03 | 73 | 24 | 274 | 4:34 | 16 | 16 | 46 | 0 |  | 0 |  | 400 | AR | 2022-01-08 14:58 | 2022-01-08 15:53 | 55 | 2022-01-08 14:56 | 57 |  |  |  |  | N |  |  |  | Y | [5 empty] | 85.11 | 61.15 | [23 empty] | 0.01 | 0 | A | [9 empty] | 1160 | 0 | 180 | 0 | 0 | 240 | 0 | 497 | 0 | 396 | 0 | 0 | 0 | 27 |  |  | 5
2022-01-08 | B68342 | 2 | 중탄소 | AE4330VM2 | 잔강최소화 | Al 탈산 | B | 32 | 79 | 48950 | 103.82 | B | B |  | B | 1 |  | 1 | 1540 | 1522 | 10000 |  |  | 10000 | 102.1 | 12 | 97940 | 1629 |  | Y | 53 | 48 | [7 empty] | 임승우 | 2 | [6 empty] | 103.55 | 12-2 | 257.87 | 0 | A |  | 1622 | 1 | 0.29 | 1550 | 1.51 | 57 | 8 | 432 | 7:12 | 18 | 19 | 0 | 24 |  | 68.85 | 0 | 0 | AR | 2022-01-08 16:29 | 2022-01-08 17:09 | 40 | 2022-01-08 16:17 | 53 |  |  |  |  | Y | [7 empty] | 6 | 4.3 | 21.49 | 0 | [20 empty] | 0.66 |  |  | 0.28 | 0.28 | B | [9 empty] | 1484 | 0 | 590 | 51 | 0 | 448 | 0 | 1387 | 0 | 257 | 0 | 0 | 322 | 40 |  |  | 6
2022-01-08 | A68990 | 1 | 중탄소 | AE51B35 |  | Al 탈산 | B | 5 | 41 | 50600 | 99.55 | B | B | B |  | 1 | 1 |  | 1530 | 1555 | 6200 |  |  | 6200 | 59.92 | 14 | 103474 | 1597 |  | Y | 61 | 32 | [7 empty] | 김형철 | 2 |  | Y |  |  |  |  | 101.55 | 12-8 | 194.76 | 0 | A |  | 1597 | 3 | 0.18 | 1568 | 0.78 | 68 | 22 | 267 | 4:27 | 16 | 16 | 47 | 0 |  | 0 |  | 400 | AR | 2022-01-08 16:25 | 2022-01-08 17:02 | 37 | 2022-01-08 16:23 | 39 |  |  |  |  | N |  |  |  | Y | [5 empty] | 97.31 | 75.34 | [23 empty] | 0.01 | 0 | A | [9 empty] | 1178 | 0 | 151 | 0 | 0 | 260 | 0 | 492 | 0 | 400 | 0 | 0 | 0 | 35 |  |  | 5
2022-01-08 | B68343 | 2 | 중탄소 | AE4330VM2 |  | Al 탈산 | B | 38 | 38 | 50350 | 104.5 | B | B |  | B | 1 |  | 1 | 1540 | 1526 | 8800 |  |  | 8800 | 86.87 | 12 | 101303 | 1629 |  | Y | 52 | 49 | [7 empty] | 임승우 | 2 | [6 empty] | 104.85 | 13-2 | 256.73 | 0 | A |  | 1612 | 1 | 0.25 | 1547 | 1.43 | 54 | 17 | 307 | 5:07 | 18 | 19 | 0 | 25 | 50 | 52.42 | 0 | 0 | AR | 2022-01-08 17:44 | 2022-01-08 18:15 | 31 | 2022-01-08 17:34 | 41 | [14 empty] | 16.11 | 0 | [23 empty] | 0.13 | 0.13 | A | [9 empty] | 1285 | 0 | 544 | 59 | 0 | 351 | 0 | 1451 | 0 | 516 | 0 | 0 | 120 | 23 |  |  | 15
2022-01-08 | A68991 | 1 | 중탄소 | AE51B35 | 잔강최소화전 | Al 탈산 | B | 35 | 43 | 52100 | 70.63 | B | B | B |  | 1 | 1 |  | 1530 | 1535 | 6600 |  |  | 6600 | 74.41 | 12 | 88692 | 1610 |  | Y | 38 | 33 | [7 empty] | 김형철 | 2 | [6 empty] | 105.8 | 13-1 | 179.02 | 0 | A |  | 1610 | 3 | 0.18 | 1580 | 0.97 | 80 | 28 | 269 | 4:29 | 16 | 16 | 48 | 0 |  | 0 |  | 400 | AR | 2022-01-08 17:21 | 2022-01-08 18:08 | 47 | 2022-01-08 17:19 | 49 |  |  |  |  | N |  |  |  | Y | [5 empty] | 84.67 | 56.51 | [23 empty] | 0.02 | 0 | A | [9 empty] | 1328 | 0 | 0 | 20 | 0 | 218 | 0 | 494 | 0 | 399 | 0 | 0 | 0 | 26 |  |  | 4
2022-01-08 | B68344 | 2 | 중탄소 | AE4330VM2 |  | Al 탈산 | B | 1 | 17 | 52350 | 102.72 | B | B |  | B | 1 |  | 1 | 1540 | 1547 | 8900 |  |  | 8900 | 95.07 | 11 | 93617 | 1597 |  | Y | 53 | 46 | [7 empty] | 임승우 | 2 |  | Y |  |  |  |  | 110.45 | 14-3 | 262.4 | 0 | A |  | 1617 | 1 | 0.21 | 1555 | 1.49 | 62 | 24 | 246 | 4:06 | 18 | 19 | 0 | 26 |  | 53.25 | 0 | 0 | AR | 2022-01-08 18:59 | 2022-01-08 19:23 | 24 | 2022-01-08 18:44 | 39 |  |  |  |  | Y | [8 empty] | 3.3 | 15.36 | 0 | [23 empty] | 0.44 | 0.44 | B | [9 empty] | 1415 | 0 | 501 | 41 | 0 | 334 | 0 | 1694 | 0 | 513 | 0 | 0 | 270 | 34 |  |  | 15
2022-01-08 | A68992 | 1 | 중탄소 | AE15B38M | 잔강최소화 | Al 탈산 | B | 29 | 21 | 51900 | 80.35 | B | B | B |  | 1 | 1 |  | 1530 | 1521 | 6800 |  |  | 6800 | 66.97 | 12 | 101532 | 1625 | 362 | Y | 41 | 34 | [7 empty] | 김형철 | 2 | [6 empty] | 102.45 | 13-3 | 166.75 | 0 | A |  | 1625 | 3 | 0.18 | 1577 | 1.26 | 80 | 2 | 284 | 4:44 | 13 | 15 | 49 | 0 |  | 0 |  | 400 | AR | 2022-01-08 18:37 | 2022-01-08 19:21 | 56 | 2022-01-08 18:35 | 58 |  |  |  |  | Y |  |  |  | Y | [5 empty] | 78.73 | 108.11 | [23 empty] | 0.01 | 0 | A | [9 empty] | 0 | 0 | 0 | 0 | 0 | 198 | 0 | 496 | 0 | 400 | 0 | 0 | 0 | 25 |  |  | 4
2022-01-08 | B68345 | 2 | 중탄소 | AE4330VM2 |  | Al 탈산 | B | 37 | 74 | 49750 | 95.92 | B | B |  | B | 1 |  | 1 | 1540 | 1546 | 8200 |  |  | 8200 | 87.08 | 11 | 94166 | 1621 |  | Y | 52 | 47 |  |  | B68342 | 05 |  |  |  | 임승우 | 2 |  |  | Y | [5 empty] | 352.29 | 0 | A |  | 1605 | 1 | 0.17 | 1551 | 1.4 | 58 | 20 | 202 | 3:22 | 18 | 18 | 0 | 27 |  | 50.4 | 0 | 0 | AR | 2022-01-08 19:54 | 2022-01-08 20:35 | 41 | 2022-01-08 19:45 | 50 |  |  |  |  | Y | [7 empty] | 4 | 4.1 | 14.78 | 0 | [20 empty] | 0.95 |  |  | 0.2 | 0.2 | B | [9 empty] | 1227 | 0 | 779 | 0 | 0 | 300 | 0 | 1553 | 0 | 563 | 0 | 0 | 255 | 0 |  |  | 15
2022-01-08 | A68993 | 1 | 중탄소 | AE15B38M |  | Al 탈산 | B | 11 | 18 | 54400 | 70.25 | B | B | B |  | 1 | 1 |  | 1530 | 1541 | 5400 |  |  | 5400 | 63.82 | 10 | 84610 | 1616 |  | Y | 31 | 26 | [7 empty] | 김형철 | 2 | [6 empty] | 106.4 | 13-8 | 135.73 | 0 | A |  | 1616 | 3 | 0.18 | 1574 | 1.14 | 77 | 26 | 258 | 4:18 | 13 | 13 | 50 | 0 |  | 0 |  | 400 | AR | 2022-01-08 19:35 | 2022-01-08 20:36 | 61 | 2022-01-08 19:33 | 63 |  |  |  |  | Y |  |  |  | Y | [5 empty] | 72.24 | 114.36 | [23 empty] | 0.01 | 0 | A | [9 empty] | 59 | 0 | 0 | 14 | 0 | 203 | 0 | 493 | 0 | 394 | 0 | 0 | 0 | 66 |  |  | 4
2022-01-08 | A68994 | 1 | 중탄소 | AE15B38M |  | Al 탈산 | B | 5 | 42 | 0 | 81.77 | B | B | B |  | 1 | 1 |  | 1530 | 1565 | 4700 |  |  | 4700 | 46.29 | 12 | 101532 | 1621 |  | Y | 31 | 25 | [7 empty] | 김형철 | 2 | [6 empty] | 156.3 |  | 108.3 | 0 | A |  | 1621 | 3 | 0.17 | 1621 | 0 | 124 | 31 | 270 | 4:30 | 13 | 15 | 51 | 0 |  | 0 |  | 400 | AR | 2022-01-08 20:49 | 2022-01-08 21:45 | 56 | 2022-01-08 20:47 | 58 |  |  |  |  | Y |  |  |  | Y | [5 empty] | 79.85 | 174.79 | [23 empty] | 0.03 | 0 | A | [9 empty] | 72 | 0 | 0 | 12 | 0 | 159 | 0 | 496 | 0 | 399 | 0 | 0 | 0 | 32 |  |  | 5
2022-01-08 | B68346 | 2 | 중탄소 | AE4330VM2 |  | Al 탈산 | B | 32 | 80 | 49000 | 102.87 | B | B |  | B | 1 |  | 1 | 1540 | 1527 | 8600 |  |  | 8600 | 82.55 | 14 | 104176 | 1616 |  | Y | 48 | 43 |  |  | B68343 | 05 |  |  |  | 임승우 | 2 |  | Y |  |  |  |  | 112.2 | 12-10 | 119.95 | 0 | A |  | 1612 | 1 | 0.19 | 1549 | 1.47 | 56 | 18 | 213 | 3:33 | 18 | 19 | 0 | 28 |  | 66.5 | 0 | 0 | AR | 2022-01-08 21:25 | 2022-01-08 21:45 | 21 | 2022-01-08 21:05 | 40 |  |  |  |  | Y | [7 empty] | 7 | 4.3 | 18.57 | 0 | [20 empty] | 0.58 |  |  | 0.37 | 0.37 | A | [9 empty] | 1314 | 0 | 659 | 96 | 0 | 356 | 0 | 1112 | 0 | 566 | 0 | 0 | 199 | 12 |  |  | 11
2022-01-08 | A68995 | 1 | 중탄소 | AE15B38M |  | Al 탈산 | B | 35 | 44 | 52400 | 105.7 | B | B | C |  | 1 | 1 |  | 1530 | 1541 | 5900 |  |  | 5900 | 58.11 | 12 | 101532 | 1618 |  | Y | 50 | 27 | [7 empty] | 김형철 | 2 | [6 empty] | 104.65 | 12-10 | 167.95 | 0 | A |  | 1619 | 3 | 0.17 | 1574 | 0.98 | 77 | 34 | 277 | 4:37 | 13 | 16 | 52 | 0 |  | 0 |  | 300 | AR | 2022-01-08 22:14 | 2022-01-08 22:52 | 38 | 2022-01-08 22:03 | 49 |  |  |  |  | Y |  |  |  | Y | [5 empty] | 71.18 | 146.69 | [23 empty] | 1.7 | 0 | A | [9 empty] | 69 | 0 | 0 | 11 | 0 | 199 | 0 | 495 | 0 | 399 | 0 | 0 | 0 | 41
2022-01-08 | B68347 | 2 | 중탄소 | AE4330VM2 |  | Al 탈산 | B | 38 | 39 | 50850 | 110.32 | B | B |  | C | 1 |  | 1 | 1540 | 1564 | 7700 |  |  | 7700 | 72.54 | 14 | 106145 | 1629 |  | Y | 51 | 40 |  |  | B68344 | 03 |  |  |  | 임승우 | 2 |  |  | Y | [5 empty] | 278.53 | 0 | A |  | 1616 | 1 | 0.19 | 1545 | 1.45 | 52 | 16 | 280 | 4:40 | 18 | 21 | 0 | 29 |  | 17.98 | 0 | 0 | AR | 2022-01-08 22:33 | 2022-01-08 22:59 | 26 | 2022-01-08 22:11 | 48 |  |  |  |  | Y | [7 empty] | 6 |  | 9.84 | 0 | 진공중 슬래그많아 극진공시간미달 | [19 empty] | 0.88 | Y |  | 0.29 | 0.29 | A | [9 empty] | 1301 | 0 | 665 | 31 | 0 | 359 | 0 | 1107 | 0 | 566 | 0 | 0 | 239 | 30 |  |  | 15
2022-01-08 | B68348 | 2 | 중탄소 | AE4330VM2 | TUNDISH교체전 | Al 탈산 | B | 1 | 18 | 52550 | 112.65 | C | C |  | C | 1 |  | 1 | 1540 | 1569 | 8100 |  |  | 8100 | 91.01 | 13 | 89004 | 1634 |  | Y | 50 | 41 |  |  | B68345 | 03 |  |  |  | 임승우 | 2 |  |  | Y |  | Y |  | 109.15 | 14-1 | 322.44 | 0 | A |  | 1623 | 1 | 0.2 | 1558 | 1.2 | 65 | 26 | 310 | 5:10 | 18 | 19 | 0 | 30 | 30 | 29.2 | 0 | 0 | AR | 2022-01-08 23:53 | 2022-01-09 00:08 | 15 | 2022-01-08 23:33 | 35 | [12 empty] | 14 |  | 10.34 | 0 | [20 empty] | 1.36 |  |  | 0.68 | 0.68 | A | [9 empty] | 1462 | 0 | 1118 | 41 | 0 | 293 | 0 | 951 | 0 | 567 | 0 | 0 | 169 | 77
2022-01-08 | A68996 | 1 | 중탄소 | AE15B38M | TUNDISH교체전 | Al 탈산 | B | 29 | 22 | 52400 | 76.97 | C | C | C |  | 1 | 1 |  | 1530 | 1537 | 5700 |  |  | 5700 | 54.64 | 14 | 104319 | 1621 |  | Y | 42 | 29 | [7 empty] | 김형철 | 2 | [8 empty] | 218.51 | 4.26 | A |  | 1616 | 3 | 0.18 | 1583 | 1.43 | 86 | 37 | 253 | 4:13 | 13 | 15 | 53 | 0 |  | 0 |  | 500 | AR | 2022-01-08 23:21 | 2022-01-09 | 39 | 2022-01-08 23:09 | 51 |  |  |  |  | Y |  |  |  | Y | [5 empty] | 81.91 | 19.08 | [23 empty] | 3.07 | 0 | A | [9 empty] | 89 | 0 | 990 | 11 | 0 | 229 | 0 | 492 | 0 | 399 | 0 | 0 | 63 | 36
2022-01-08 | A68997 | 1 | 고탄소 | AE1055LS | TUNDISH교체 | Al 탈산 | B | 11 | 19 | 54200 | 90.67 | C | C | C |  | 1 | 1 |  | 1520 | 1558 | 6700 |  |  | 6700 | 79.2 | 10 | 84600 | 1608 |  | Y | 45 | 39 | [7 empty] | 이호남 | 2 | [6 empty] | 106.2 | 13-8 | 0 | 268.6 | A |  | 1619 | 3 | 0.16 | 1569 | 1.11 | 85 | 33 | 311 | 5:11 | 25 | 25 | 54 | 0 |  | 0 |  | 350 | N2 | 2022-01-09 00:41 | 2022-01-09 01:30 | 49 | 2022-01-09 00:39 | 50 |  |  |  |  | Y |  |  |  | Y | [5 empty] | 0 | 218.04 | [19 empty] | 2 |  |  |  | 4.69 | 0 | A | [9 empty] | 49 | 0 | 897 | 40 | 0 | 178 | 0 | 951 | 0 | 673 | 0 | 0 | 192 | 60 |  |  |  | 0 | 1
2022-01-08 | B68349 | 2 | 중탄소 | SM45CB | TUNDISH교체 | Si 탈산 | B | 37 | 75 | 50250 | 105.3 | C | C |  | C | 1 |  | 1 | 1540 | 1568 | 6600 |  |  | 6600 | 68.95 | 12 | 95718 | 1659 | 1081 | Y | 48 | 34 | [7 empty] | 추창도 | 2 |  |  |  |  | Y |  |  |  | 0.05 | 256 | A |  | 1649 | 1 | 0.27 | 1578 | 1.33 | 85 | 39 | 507 | 8:27 | 14 | 20 | 0 | 31 |  | 239.33 | 0 | 0 | N2 | 2022-01-09 01:05 | 2022-01-09 01:43 | 38 | 2022-01-09 00:53 | 50 |  |  |  |  | N | [7 empty] | 4 |  | 0 | 56.98 | [16 empty] | 0.9 |  |  | 1.35 |  |  |  | 0.42 | 0.42 | A | [9 empty] | 0 | 0 | 212 | 20 | 0 | 171 | 0 | 501 | 0 | 200 | 0 | 0 | 68 | 60 |  |  |  |  | 1
2022-01-08 | A68998 | 1 | 고탄소 | AE1055LS |  | Al 탈산 | B | 5 | 43 | 51700 | 87.22 | C | C | C |  | 1 | 1 |  | 1520 | 1541 | 5400 |  |  | 5400 | 63.83 | 10 | 84600 | 1593 |  | Y | 42 | 30 | [7 empty] | 이호남 | 2 | [6 empty] | 97.95 | 12-3 | 0 | 77.22 | A |  | 1596 | 3 | 0.16 | 1553 | 0.98 | 69 | 22 | 300 | 5:00 | 25 | 25 | 55 | 0 |  | 0 |  | 400 | N2 | 2022-01-09 01:47 | 2022-01-09 02:28 | 41 | 2022-01-09 01:45 | 43 |  |  |  |  | Y |  |  |  | Y | [5 empty] | 0 | 213.08 | [23 empty] | 6.03 | 0 | A | [9 empty] | 86 | 0 | 851 | 14 | 0 | 192 | 0 | 758 | 0 | 554 | 0 | 0 | 160 | 0
2022-01-08 | B68350 | 2 | 중탄소 | SM45CB |  | Si 탈산 | B | 32 | 81 | 48350 | 114.4 | C | C |  | C | 1 |  | 1 | 1540 | 1601 | 4500 |  |  | 4500 | 44.55 | 12 | 101021 | 1624 |  | Y | 38 | 30 |  |  | B68347 | 03 |  |  |  | 추창도 | 2 |  |  |  |  | Y |  | 106.95 | 12-5 | 0 | 125.71 | A |  | 1613 | 1 | 0.2 | 1556 | 1.05 | 63 | 26 | 383 | 6:23 | 14 | 15 | 0 | 32 |  | 66.22 | 0 | 0 | N2 | 2022-01-09 02:25 | 2022-01-09 02:47 | 22 | 2022-01-09 01:48 | 59 |  |  |  |  | N | [7 empty] | 23 | 4.5 | 0 | 15.63 | [23 empty] | 1.68 | 1.68 | A | [9 empty] | 0 | 0 | 275 | 0 | 0 | 210 | 0 | 498 | 0 | 207 | 0 | 0 | 55 | 0
2022-01-08 | A68999 | 1 | 고탄소 | AE1055LS |  | Al 탈산 | B | 35 | 45 | 52000 | 80.45 | C | C | C |  | 1 | 1 |  | 1520 | 1533 | 5900 |  |  | 5900 | 58.12 | 12 | 101520 | 1592 |  | N | 41 | 35 | [7 empty] | 이호남 | 2 | [6 empty] | 103.8 | 12-9 | 0 | 287.62 | A |  | 1592 | 3 | 0.19 | 1549 | 1.08 | 65 | 22 | 335 | 5:35 | 25 | 25 | 56 | 0 |  | 0 |  | 500 | N2 | 2022-01-09 02:54 | 2022-01-09 03:26 | 32 | 2022-01-09 02:53 | 33 |  |  |  |  | Y |  |  |  | Y | [5 empty] | 0 | 210.43 | [23 empty] | 7.39 | 0 | A | [9 empty] | 84 | 0 | 831 | 13 | 0 | 220 | 0 | 1006 | 0 | 705 | 0 | 0 | 192 | 30
2022-01-08 | B68351 | 2 | 중탄소 | SM45CB |  | Si 탈산 | B | 38 | 40 | 50650 | 101.65 | C | C |  | C | 1 |  | 1 | 1540 | 1554 | 5700 |  |  | 5700 | 58.71 | 12 | 97086 | 1622 |  | Y | 43 | 36 | [7 empty] | 추창도 | 2 | [8 empty] | 0.05 | 162.62 | A |  | 1612 | 1 | 0.19 | 1554 | 1.58 | 61 | 18 | 345 | 5:45 | 14 | 15 | 0 | 33 |  | 84.47 | 0 | 0 | N2 | 2022-01-09 03:24 | 2022-01-09 03:55 | 31 | 2022-01-09 02:57 | 58 |  |  |  |  | N | [7 empty] | 12 | 5 | 0 | 18.04 | [23 empty] | 1.25 | 1.25 | A | [9 empty] | 0 | 0 | 0 | 0 | 0 | 163 | 0 | 697 | 0 | 363 | 0 | 0 | 53 | 40
2022-01-08 | A69000 | 1 | 고탄소 | AE1055LS |  | Al 탈산 | B | 29 | 23 | 52000 | 81.13 | C | C | C |  | 1 | 1 |  | 1520 | 1535 | 4900 |  |  | 4900 | 48.27 | 12 | 101520 | 1590 |  | Y | 42 | 28 | [7 empty] | 이호남 | 2 | [6 empty] | 106.05 | 13-6 | 0 | 235.13 | A |  | 1590 | 3 | 0.21 | 1550 | 1.03 | 66 | 27 | 308 | 5:08 | 25 | 25 | 57 | 0 |  | 0 |  | 350 | N2 | 2022-01-09 03:54 | 2022-01-09 04:24 | 30 | 2022-01-09 03:53 | 31 |  |  |  |  | Y |  |  |  | Y | [5 empty] | 0 | 184.83 | [23 empty] | 8.93 | 0 | A | [9 empty] | 90 | 0 | 842 | 40 | 0 | 210 | 0 | 971 | 0 | 669 | 0 | 0 | 181 | 35
2022-01-08 | B68352 | 2 | 중탄소 | SM45CB |  | Si 탈산 | B | 1 | 19 | 52300 | 96.45 | C | C |  | C | 1 |  | 1 | 1540 | 1561 | 5300 |  |  | 5300 | 52.47 | 12 | 101005 | 1627 |  | Y | 37 | 32 | [7 empty] | 추창도 | 2 | [6 empty] | 100.1 | 13-1 | 0 | 114.26 | A |  | 1619 | 1 | 0.19 | 1564 | 1.19 | 71 | 21 | 320 | 5:20 | 14 | 15 | 0 | 34 |  | 93.16 | 0 | 0 | N2 | 2022-01-09 04:19 | 2022-01-09 04:58 | 39 | 2022-01-09 03:56 | 62 |  |  |  |  | N | [8 empty] | 4.3 | 0 | 20.64 | [23 empty] | 2.02 | 2.02 | A | [9 empty] | 0 | 0 | 0 | 15 | 0 | 242 | 0 | 707 | 0 | 415 | 0 | 0 | 53 | 32
2022-01-08 | A69001 | 1 | 고탄소 | AE1055LS |  | Al 탈산 | B | 11 | 20 | 53400 | 77.02 | C | C | C |  | 1 | 1 |  | 1520 | 1528 | 4500 |  |  | 4500 | 53.19 | 10 | 84600 | 1596 |  | Y | 40 | 25 | [7 empty] | 이호남 | 2 |  | Y | [6 empty] | 0 | 207.34 | A |  | 1590 | 3 | 0.16 | 1548 | 1.17 | 64 | 29 | 307 | 5:07 | 25 | 25 | 58 | 0 |  | 0 |  | 450 | N2 | 2022-01-09 05:00 | 2022-01-09 05:24 | 24 | 2022-01-09 04:58 | 26 |  |  |  |  | Y |  |  |  | Y | [5 empty] | 0 | 182.86 | [23 empty] | 11 | 0 | A | [9 empty] | 46 | 0 | 727 | 12 | 0 | 175 | 0 | 497 | 0 | 396 | 0 | 0 | 74 | 41 |  |  |  | 0
2022-01-08 | B68353 | 2 | 중탄소 | SM45CB |  | Si 탈산 | B | 37 | 76 | 49450 | 95.3 | C | C |  | C | 1 |  | 1 | 1540 | 1557 | 5000 |  |  | 5000 | 49.59 | 12 | 100830 | 1618 |  | Y | 36 | 29 | [7 empty] | 추창도 | 2 | [6 empty] | 99.85 | 11-9 | 0 | 146.17 | A |  | 1612 | 1 | 0.23 | 1557 | 1.36 | 64 | 24 | 334 | 5:34 | 14 | 16 | 0 | 35 |  | 243.56 | 0 | 0 | N2 | 2022-01-09 05:39 | 2022-01-09 06:03 | 23 | 2022-01-09 05:16 | 46 |  |  |  |  | N | [7 empty] | 3 | 5 | 0 | 51.77 | [23 empty] | 0.43 | 0.43 | A | [9 empty] | 0 | 0 | 102 | 0 | 0 | 188 | 0 | 699 | 0 | 415 | 0 | 0 | 53 | 38
2022-01-08 | A69002 | 1 | 고탄소 | AE1055LS |  | Al 탈산 | B | 5 | 44 | 51300 | 93.42 | C | C | D |  | 1 | 1 |  | 1520 | 1532 | 4700 |  |  | 4700 | 46.3 | 12 | 101520 | 1588 |  | Y | 41 | 28 | [7 empty] | 이호남 | 2 |  | Y | [6 empty] | 0 | 109.07 | A |  | 1590 | 3 | 0.23 | 1551 | 0.74 | 67 | 33 | 312 | 5:12 | 25 | 42 | 59 | 0 |  | 0 |  | 600 | N2 | 2022-01-09 06:15 | 2022-01-09 06:25 | 10 | 2022-01-09 06:15 | 10 |  |  |  |  | Y |  |  |  | Y | [5 empty] | 0 | 299.57 | [23 empty] | 0.03 | 0 | A | [9 empty] | 34 | 0 | 753 | 27 | 0 | 210 | 0 | 498 | 0 | 398 | 0 | 0 | 75 | 24
2022-01-08 | B68354 | 2 | 중탄소 | SM45CB |  | Si 탈산 | B | 32 | 82 | 48350 | 83.98 | C | C |  | D | 1 |  | 1 | 1540 | 1597 | 4500 |  |  | 4500 | 29.91 | 18 | 150450 | 1598 |  | Y | 43 | 28 | [7 empty] | 추창도 | 2 |  |  |  |  | Y |  | 99.65 | 11-8 | 91 | 51.77 | A |  | 1609 | 1 | 0.24 | 1568 | 1.28 | 75 | 30 | 216 | 3:36 | 14 | 15 | 0 | 36 |  | 109.66 | 0 | 0 | N2 | 2022-01-09 06:34 | 2022-01-09 07:07 | 32 | 2022-01-09 06:25 | 42 |  |  |  |  | N | [8 empty] | 5 | 0 | 20.95 | [23 empty] | 0 | 0 | A | [9 empty] | 0 | 0 | 206 | 10 | 0 | 243 | 0 | 664 | 0 | 315 | 0 | 0 | 65 | 8
2022-01-08 | A69003 | 1 | 고탄소 | AE1055LS |  | Al 탈산 | B | 35 | 46 | 52000 | 72.12 | C | D | D |  | 1 | 1 |  | 1520 | 1546 | 4700 |  |  | 4700 | 46.3 | 12 | 101520 | 1594 |  | Y | 42 | 24 | [7 empty] | 이호남 | 2 |  | Y | [6 empty] | 0 | 210.26 | A |  | 1594 | 3 | 0.19 | 1549 | 1.45 | 65 | 34 | 289 | 4:49 | 25 | 25 | 60 | 0 |  | 0 |  | 600 | N2 | 2022-01-09 07:01 | 2022-01-09 07:22 | 21 | 2022-01-09 07:01 | 21 |  |  |  |  | Y |  |  |  | Y | [5 empty] | 0 | 200.34 | [23 empty] | 1 | 0 | A | [9 empty] | 20 | 0 | 860 | 0 | 0 | 145 | 0 | 597 | 0 | 495 | 0 | 0 | 96 | 16
2022-01-09 | B68355 | 2 | 중탄소 | SM45CR2 |  | Si 탈산 | B | 38 | 41 | 50600 | 97.7 | D | D |  | D | 1 |  | 1 | 1540 | 1541 | 7400 |  |  | 7400 | 168.51 | 6 | 43914 | 1644 |  | Y | 43 | 38 | [7 empty] | 김규완 | 2 |  |  |  |  | Y |  | 97.1 | 12-3 | 0 | 94.82 | A |  | 1642 | 1 | 0.24 | 1575 | 1.59 | 81 | 43 | 260 | 4:20 | 15 | 16 | 0 | 37 | 150 | 104.3 | 0 | 0 | N2 | 2022-01-09 08:00 | 2022-01-09 08:12 | 12 | 2022-01-09 07:38 | 35 |  |  |  |  | Y | [7 empty] | 5 | 5 | 0 | 22.78 | [23 empty] | 0.54 | 0.54 | A | [9 empty] | 40 | 0 | 183 | 20 | 0 | 0 | 0 | 699 | 0 | 106 | 0 | 0 | 165 | 20 |  |  | 4
2022-01-09 | A69004 | 1 | 고탄소 | AE1055LS |  | Al 탈산 | B | 29 | 24 | 52000 | 72.83 | D | D | D |  | 1 | 1 |  | 1520 | 1556 | 4300 |  |  | 4300 | 50.83 | 10 | 84600 | 1588 |  | Y | 40 | 21 | [7 empty] | 김덕진 | 2 |  | Y | [6 empty] | 0 | 190.52 | A |  | 1588 | 3 | 0.14 | 1553 | 1.06 | 69 | 34 | 297 | 4:57 | 25 | 25 | 61 | 0 |  | 0 |  | 500 | N2 | 2022-01-09 08:03 | 2022-01-09 08:23 | 20 | 2022-01-09 08:02 | 20 |  |  |  |  | Y |  |  |  | Y | [5 empty] | 0 | 182.51 | [23 empty] | 2.25 | 0 | A | [9 empty] | 0 | 0 | 812 | 23 | 0 | 148 | 0 | 600 | 0 | 550 | 0 | 0 | 75 | 25
2022-01-09 | B68356 | 2 | 중탄소 | SM45CR2 |  | Si 탈산 | B | 1 | 20 | 52050 | 94 | D | D |  | D | 1 |  | 1 | 1540 | 1558 | 5900 |  |  | 5900 | 63.58 | 14 | 92796 | 1636 |  | Y | 40 | 32 | [7 empty] | 김규완 | 2 |  |  |  |  | Y |  |  |  | 0 | 44.49 | A |  | 1627 | 1 | 0.25 | 1563 | 0 | 69 | 34 | 257 | 4:17 | 15 | 18 | 0 | 38 |  | 85.69 | 0 | 0 | N2 | 2022-01-09 09:00 | 2022-01-09 09:23 | 23 | 2022-01-09 08:40 | 43 |  |  |  |  | Y | [7 empty] | 5 | 4 | 0 | 20.66 | [23 empty] | 0.68 | 0.68 | A | [9 empty] | 21 | 0 | 186 | 20 | 0 | 0 | 0 | 694 | 0 | 207 | 0 | 0 | 0 | 38 |  |  | 4
2022-01-09 | A69005 | 1 | 고탄소 | AE1055LS |  | Al 탈산 | B | 11 | 21 | 53600 | 72.5 | D | D | D |  | 1 | 1 |  | 1520 | 1591 | 3300 |  |  | 3300 | 32.51 | 12 | 101520 | 1588 |  | Y | 41 | 20 | [7 empty] | 김덕진 | 2 |  | Y | [6 empty] | 0 | 190.05 | A |  | 1588 | 3 | 0.16 | 1551 | 1.19 | 67 | 36 | 269 | 4:29 | 25 | 25 | 62 | 0 |  | 0 |  | 500 | N2 | 2022-01-09 09:00 | 2022-01-09 09:20 | 20 | 2022-01-09 09:00 | 20 |  |  |  |  | Y |  |  |  | Y | [5 empty] | 0 | 172.8 | [23 empty] | 3.41 | 0 | A | [9 empty] | 23 | 0 | 827 | 0 | 0 | 167 | 0 | 687 | 0 | 497 | 0 | 0 | 63 | 22
2022-01-09 | A69006 | 1 | 고탄소 | AE1055LS |  | Al 탈산 | B | 5 | 45 | 51000 | 74.97 | D | D | D |  | 1 | 1 |  | 1520 | 1557 | 4800 |  |  | 4800 | 47.28 | 12 | 101520 | 1579 |  | Y | 40 | 24 | [7 empty] | 차승주 | 2 |  | Y |  |  |  |  | 113 | 13-8 | 0 | 185.77 | A |  | 1579 | 3 | 0.18 | 1544 | 1 | 60 | 30 | 444 | 7:24 | 25 | 25 | 63 | 0 |  | 0 |  | 500 | N2 | 2022-01-09 10:02 | 2022-01-09 10:19 | 17 | 2022-01-09 10:02 | 17 |  |  |  |  | Y |  |  |  | Y | [5 empty] | 0 | 195.74 | [23 empty] | 4.64 | 0 | A | [9 empty] | 82 | 0 | 940 | 9 | 0 | 160 | 0 | 793 | 0 | 701 | 0 | 0 | 190 | 17
2022-01-09 | B68357 | 2 | 중탄소 | SM45CR2 |  | Si 탈산 | B | 37 | 77 | 49200 | 86.55 | D | D |  | D | 1 |  | 1 | 1540 | 1549 | 6000 |  |  | 6000 | 57.59 | 14 | 104192 | 1622 |  | Y | 38 | 33 | [7 empty] | 김규완 | 2 | [6 empty] | 100.5 | 11-10 | 0 | 179.66 | A |  | 1610 | 1 | 0.34 | 1548 | 1.53 | 54 | 21 | 242 | 4:02 | 15 | 16 | 0 | 39 | 300 | 272.75 | 0 | 0 | N2 | 2022-01-09 10:14 | 2022-01-09 10:27 | 13 | 2022-01-09 10:02 | 25 | [12 empty] | 4 |  | 0 | 59.11 | [23 empty] | 0.58 | 0.58 | A | [9 empty] | 57 | 0 | 206 | 23 | 0 | 0 | 0 | 644 | 0 | 200 | 0 | 0 | 0 | 52 |  |  | 4
2022-01-09 | A69007 | 1 | 고탄소 | AE1055LS |  | Al 탈산 | B | 35 | 47 | 52400 | 76.85 | D | D | D |  | 1 | 1 |  | 1520 | 1568 | 3900 |  |  | 3900 | 38.42 | 12 | 101520 | 1588 |  | Y | 41 | 22 | [7 empty] | 김덕진 | 2 |  | Y | [6 empty] | 0.01 | 202.85 | A |  | 1588 | 3 | 0.15 | 1554 | 0.94 | 70 | 22 | 284 | 4:44 | 25 | 25 | 64 | 0 |  | 0 |  | 500 | N2 | 2022-01-09 11:00 | 2022-01-09 11:24 | 24 | 2022-01-09 11:00 | 24 |  |  |  |  | Y |  |  |  | Y | [5 empty] | 0 | 197.95 | [23 empty] | 5.81 | 0 | A | [9 empty] | 0 | 0 | 797 | 26 | 0 | 168 | 0 | 626 | 0 | 398 | 0 | 0 | 0 | 41
2022-01-09 | B68358 | 2 | 중탄소 | SM45CR2 |  | Si 탈산 | B | 32 | 83 | 48100 | 90.55 | D | D |  | D | 1 |  | 1 | 1540 | 1561 | 5900 |  |  | 5900 | 60.25 | 14 | 97925 | 1597 |  | Y | 44 | 35 | [7 empty] | 김규완 | 2 |  | Y |  |  |  |  | 107.1 | 12-5 | 3.6 | 129.97 | A |  | 1609 | 1 | 0.27 | 1549 | 1.42 | 55 | 22 | 276 | 4:36 | 15 | 15 | 0 | 40 | 220 | 133.04 | 0 | 0 | N2 | 2022-01-09 11:29 | 2022-01-09 11:41 | 12 | 2022-01-09 11:15 | 26 | [12 empty] | 4 |  | 0 | 26 | [23 empty] | 0.61 | 0.61 | A | [9 empty] | 0 | 0 | 229 | 15 | 0 | 0 | 0 | 695 | 0 | 207 | 0 | 0 | 55 | 21 |  |  | 4
2022-01-09 | A69008 | 1 | 고탄소 | AE1055LS |  | Al 탈산 | B | 29 | 25 | 52600 | 79.77 | D | D | D |  | 1 | 1 |  | 1520 | 1556 | 4200 |  |  | 4200 | 49.65 | 10 | 84600 | 1587 |  | Y | 41 | 21 | [7 empty] | 김덕진 | 2 |  | Y |  |  | N |  |  |  | 0.02 | 155.36 | A |  | 1587 | 3 | 0.15 | 1543 | 1.13 | 59 | 30 | 248 | 4:08 | 25 | 25 | 65 | 0 |  | 0 |  | 500 | N2 | 2022-01-09 11:59 | 2022-01-09 12:23 | 24 | 2022-01-09 11:58 | 25 |  |  |  |  | Y |  |  |  | Y | [5 empty] | 0 | 216.46 | [23 empty] | 6.98 | 0 | A | [9 empty] | 16 | 0 | 787 | 14 | 0 | 149 | 0 | 647 | 0 | 499 | 0 | 0 | 96 | 65
2022-01-09 | B68359 | 2 | 중탄소 | SM45CR2 |  | Si 탈산 | B | 38 | 42 | 49650 | 89.17 | D | D |  | D | 1 |  | 1 | 1540 | 1552 | 6000 |  |  | 6000 | 70.71 | 10 | 84850 | 1608 |  | Y | 42 | 33 |  |  | B68356 | 03 |  |  |  | 김규완 | 2 |  | Y |  |  | Y |  | 98.25 | 12-4 | 26.38 | 74.26 | A |  | 1601 | 1 | 0.17 | 1548 | 1.35 | 54 | 16 | 197 | 3:17 | 15 | 16 | 0 | 41 |  | 55.64 | 0 | 0 | N2 | 2022-01-09 12:28 | 2022-01-09 12:52 | 24 | 2022-01-09 12:16 | 37 |  |  |  |  | Y | [7 empty] | 4 | 4.5 | 0 | 12.85 | [23 empty] | 0.54 | 0.54 | A | [9 empty] | 0 | 0 | 191 | 0 | 0 | 0 | 0 | 707 | 0 | 206 | 0 | 0 | 154 | 38 |  |  | 4
2022-01-09 | A69009 | 1 | 고탄소 | AE1055LS |  | Al 탈산 | B | 11 | 22 | 54200 | 78.82 | D | D | D |  | 1 | 1 |  | 1520 | 1545 | 4600 |  |  | 4600 | 45.31 | 12 | 101520 | 1591 |  | Y | 41 | 23 | [7 empty] | 김덕진 | 2 |  |  | Y |  | N |  | 101.35 | 13-2 | 0 | 123.15 | A |  | 1591 | 3 | 0.15 | 1545 | 1.18 | 61 | 29 | 262 | 4:22 | 25 | 25 | 66 | 0 |  | 0 |  | 500 | N2 | 2022-01-09 12:54 | 2022-01-09 13:19 | 25 | 2022-01-09 12:54 | 25 |  |  |  |  | Y |  |  |  | Y | [5 empty] | 0 | 16.38 | [23 empty] | 8.06 | 0 | A | [9 empty] | 45 | 0 | 850 | 12 | 0 | 169 | 0 | 700 | 0 | 395 | 0 | 0 | 97 | 39
2022-01-09 | B68360 | 2 | 중탄소 | SM45CR2 | TUNDISH교체전 | Si 탈산 | B | 1 | 21 | 52200 | 84.62 | D | D |  | D | 1 |  | 1 | 1540 | 1574 | 4700 |  |  | 4700 | 66.92 | 10 | 70236 | 1603 |  | Y | 42 | 30 |  |  | B68357 | 03 |  |  |  | 김규완 | 2 |  | Y |  |  | Y |  | 94.6 | 12-4 | 0 | 80.29 | A |  | 1603 | 1 | 0.23 | 1554 | 1.42 | 60 | 18 | 244 | 4:04 | 15 | 15 | 0 | 42 |  | 67.12 | 0 | 0 | N2 | 2022-01-09 13:26 | 2022-01-09 14:01 | 35 | 2022-01-09 13:15 | 46 |  |  |  |  | Y | [8 empty] | 4.2 | 0 | 13.81 | [23 empty] | 0.61 | 0.61 | A | [9 empty] | 30 | 0 | 91 | 27 | 0 | 0 | 0 | 848 | 0 | 208 | 0 | 0 | 53 | 51 |  |  | 4
2022-01-09 | A69010 | 1 | 고탄소 | AE1055LS |  | Al 탈산 | B | 5 | 46 | 51500 | 72.48 | D | D | D |  | 1 | 1 |  | 1520 | 1577 | 3600 |  |  | 3600 | 35.46 | 12 | 101520 | 1591 |  | Y | 40 | 21 | [7 empty] | 김덕진 | 2 |  | Y |  |  | N |  | 102.9 | 12-8 | 0.01 | 142.7 | A |  | 1591 | 3 | 0.15 | 1547 | 1.38 | 63 | 32 | 271 | 4:31 | 25 | 25 | 67 | 0 |  | 0 |  | 500 | N2 | 2022-01-09 13:54 | 2022-01-09 14:17 | 23 | 2022-01-09 13:53 | 24 |  |  |  |  | Y |  |  |  | Y | [5 empty] | 0 | 174.56 | [23 empty] | 9.24 | 0 | A | [9 empty] | 0 | 0 | 802 | 12 | 0 | 167 | 0 | 555 | 0 | 449 | 0 | 0 | 0 | 46
2022-01-09 | B68361 | 2 | 중탄소 | 37MNCRMOB5 | TUNDISH교체 | Si 탈산 | B | 37 | 78 | 49550 | 100.62 | D | B |  | B | 1 |  | 1 | 1540 | 1566 | 8700 |  |  | 8700 | 92.31 | 11 | 94248 | 1656 |  | Y | 48 | 44 |  |  | B68358 | 03 |  |  |  | 김규완 | 2 |  | Y |  |  |  |  | 105.05 | 12-4 | 262.58 | 0 | A |  | 1659 | 1 | 0.31 | 1586 | 0 | 89 | 0 | 329 | 5:29 | 15 | 21 | 0 | 43 | 65 | 70.49 | 0 | 0 | AR | 2022-01-09 14:56 | 2022-01-09 15:23 | 27 | 2022-01-09 14:42 | 40 |  |  |  |  | Y | [7 empty] | 5 | 4.6 | 21.94 | 0 | [16 empty] | 0.6 |  |  | 1.8 |  |  |  | 0.35 | 0.35 | A | [9 empty] | 636 | 0 | 171 | 0 | 0 | 0 | 0 | 796 | 0 | 210 | 0 | 0 | 100 | 0 |  |  | 6 |  | 1
2022-01-09 | A69011 | 1 | 고탄소 | AE1055LS |  | Al 탈산 | B | 35 | 48 | 52300 | 72.7 | D | B | B |  | 1 | 1 |  | 1520 | 1569 | 3700 |  |  | 3700 | 36.45 | 12 | 101520 | 1595 |  | Y | 40 | 22 | [7 empty] | 김덕진 | 2 | [6 empty] | 105 | 12-10 | 0 | 158.52 | A |  | 1590 | 3 | 0.16 | 1553 | 0.95 | 69 | 37 | 273 | 4:33 | 25 | 25 | 68 | 0 |  | 0 |  | 500 | N2 | 2022-01-09 14:51 | 2022-01-09 15:17 | 26 | 2022-01-09 14:49 | 28 |  |  |  |  | Y |  |  |  | Y | [5 empty] | 0 | 218.22 | [23 empty] | 12.14 | 0 | A | [9 empty] | 52 | 0 | 776 | 25 | 0 | 151 | 0 | 645 | 0 | 498 | 0 | 0 | 0 | 30
2022-01-09 | B68362 | 2 | 중탄소 | 37MNCRMOB5 |  | Si 탈산 | B | 32 | 84 | 48100 | 100.12 | B | B |  | B | 1 |  | 1 | 1540 | 1512 | 8800 |  |  | 8800 | 93.37 | 11 | 94248 | 1637 |  | Y | 50 | 43 |  |  | B68359 | 03 |  |  |  | 임승우 | 2 |  |  | Y |  |  |  | 103.5 | 12-1 | 207.35 | 0 | A |  | 1629 | 1 | 0.22 | 1560 | 1.58 | 63 | 23 | 229 | 3:49 | 15 | 16 | 0 | 44 |  | 61.4 | 0 | 0 | AR | 2022-01-09 16:07 | 2022-01-09 16:37 | 30 | 2022-01-09 15:49 | 48 |  |  |  |  | Y | [7 empty] | 8 | 5 | 15.65 | 0 | [20 empty] | 1.05 |  |  | 0.42 | 0.42 | A | [9 empty] | 608 | 0 | 498 | 25 | 0 | 0 | 0 | 695 | 0 | 0 | 0 | 0 | 95 | 24 |  |  | 4
2022-01-09 | A69012 | 1 | 고탄소 | AE1055LS |  | Al 탈산 | B | 29 | 26 | 52300 | 77.47 | B | B | B |  | 1 | 1 |  | 1520 | 1569 | 3800 |  |  | 3800 | 44.92 | 10 | 84600 | 1583 |  | Y | 40 | 22 | [7 empty] | 김형철 | 2 |  | Y |  |  |  |  | 105.05 | 13-5 | 0 | 139.8 | A |  | 1585 | 3 | 0.15 | 1547 | 0.86 | 63 | 31 | 290 | 4:50 | 25 | 25 | 69 | 0 |  | 0 |  | 500 | N2 | 2022-01-09 15:54 | 2022-01-09 16:15 | 22 | 2022-01-09 15:51 | 24 |  |  |  |  | Y |  |  |  | Y | [5 empty] | 0 | 248.85 | [23 empty] | 0 | 0 | A | [9 empty] | 87 | 0 | 878 | 9 | 0 | 190 | 0 | 632 | 0 | 468 | 0 | 0 | 0 | 30
2022-01-09 | A69013 | 1 | 고탄소 | AE1055LS |  | Al 탈산 | B | 11 | 23 | 53300 | 74.77 | B | B | B |  | 1 | 1 |  | 1520 | 1541 | 5100 |  |  | 5100 | 50.24 | 12 | 101520 | 1575 |  | Y | 40 | 26 | [7 empty] | 김형철 | 2 |  | Y |  |  |  |  | 101.8 | 13-2 | 0.01 | 143.5 | A |  | 1575 | 3 | 0.15 | 1552 | 0.61 | 68 | 32 | 250 | 4:10 | 25 | 25 | 70 | 0 |  | 0 |  | 500 | N2 | 2022-01-09 16:51 | 2022-01-09 17:16 | 25 | 2022-01-09 16:50 | 26 |  |  |  |  | Y |  |  |  | Y | [5 empty] | 0 | 210.9 | [23 empty] | 1.14 | 0 | B | [9 empty] | 78 | 0 | 774 | 9 | 0 | 147 | 0 | 869 | 0 | 643 | 0 | 0 | 18 | 0
2022-01-09 | B68363 | 2 | 중탄소 | 37MNCRMOB5 |  | Si 탈산 | B | 38 | 43 | 50150 | 96.97 | B | B |  | B | 1 |  | 1 | 1540 | 1556 | 7300 |  |  | 7300 | 71 | 12 | 102816 | 1631 |  | Y | 44 | 39 |  |  | B68360 | 03 |  |  |  | 임승우 | 2 |  | Y |  |  |  |  | 101.45 | 12-7 | 90.84 | 0 | A |  | 1623 | 1 | 0.23 | 1566 | 1.35 | 69 | 17 | 206 | 3:26 | 15 | 16 | 0 | 45 |  | 124.74 | 0 | 0 | AR | 2022-01-09 17:15 | 2022-01-09 17:58 | 43 | 2022-01-09 16:55 | 63 |  |  |  |  | Y | [7 empty] | 6 | 4.2 | 27.47 | 0 | [20 empty] | 1.14 |  |  | 0.36 | 0.36 | A | [9 empty] | 430 | 0 | 287 | 21 | 0 | 0 | 0 | 697 | 0 | 0 | 0 | 0 | 105 | 0 |  |  | 4
2022-01-09 | A69014 | 1 | 고탄소 | SM55C | 유사강종연연주 | Al 탈산 | B | 1 | 22 | 52600 | 63.07 | B | B | B |  | 1 | 1 |  | 1520 | 1528 | 4600 |  |  | 4600 | 29.77 | 20 | 154534 | 1592 | 723 | Y | 33 | 23 | [7 empty] | 김형철 | 2 |  | Y |  |  |  |  | 100.1 | 12-10 | 0 | 162.83 | A |  | 1592 | 3 | 0.19 | 1558 | 1.17 | 70 | 32 | 248 | 4:08 | 15 | 15 | 71 | 0 |  | 0 |  | 500 | N2 | 2022-01-09 17:39 | 2022-01-09 18:13 | 35 | 2022-01-09 17:37 | 36 |  |  |  |  | N |  |  |  | Y | [5 empty] | 0 | 164.21 | [23 empty] | 2.09 | 0 | A | [9 empty] | 0 | 0 | 0 | 25 | 0 | 139 | 0 | 499 | 0 | 399 | 0 | 0 | 0 | 52
2022-01-09 | B68364 | 2 | 중탄소 | 37MNCRMOB5 | 잔강최소화전 | Si 탈산 | B | 5 | 47 | 51000 | 115.78 | B | B |  | B | 1 |  | 1 | 1540 | 1544 | 8300 |  |  | 8300 | 83.41 | 12 | 99512 | 1630 |  | Y | 63 | 58 | [7 empty] | 임승우 | 2 | [6 empty] | 104.2 | 12-9 | 279.45 | 0 | A |  | 1623 | 1 | 0.28 | 1562 | 1.42 | 65 | 19 | 229 | 3:49 | 15 | 16 | 0 | 46 |  | 142.94 | 0 | 0 | AR | 2022-01-09 18:44 | 2022-01-09 19:20 | 36 | 2022-01-09 18:23 | 57 |  |  |  |  | Y | [7 empty] | 6 | 4 | 35.16 | 0 | [20 empty] | 1.14 |  |  | 0.22 | 0.22 | A | [9 empty] | 618 | 0 | 282 | 0 | 0 | 0 | 0 | 794 | 0 | 0 | 0 | 0 | 122 | 22 |  |  | 4
2022-01-09 | A69015 | 1 | 고탄소 | SM50CM6 | 유사강종연연주 | Al 탈산 | B | 35 | 49 | 52300 | 71.22 | B | B | B |  | 1 | 1 |  | 1520 | 1585 | 3400 |  |  | 3400 | 80.37 | 5 | 42305 | 1580 |  | Y | 32 | 22 | [7 empty] | 김형철 | 2 |  | Y |  |  |  |  | 106.25 | 13-1 | 0 | 126.54 | A |  | 1580 | 3 | 0.19 | 1551 | 0.76 | 64 | 30 | 275 | 4:35 | 25 | 25 | 72 | 0 |  | 0 |  | 550 | N2 | 2022-01-09 18:45 | 2022-01-09 19:13 | 28 | 2022-01-09 18:43 | 30 |  |  |  |  | Y |  |  |  | Y | [5 empty] | 0 | 227.91 | [23 empty] | 3.44 | 0 | A | [9 empty] | 111 | 31 | 0 | 0 | 0 | 164 | 0 | 499 | 0 | 400 | 0 | 0 | 0 | 31
2022-01-09 | B68365 | 2 | 중탄소 | SMNB440HK | 잔강최소화 | Al 탈산 | B | 37 | 79 | 48750 | 93.32 | B | B |  | B | 1 |  | 1 | 1540 | 1535 | 7700 |  |  | 7700 | 81.23 | 13 | 94787 | 1649 |  | Y | 45 | 39 | [7 empty] | 임승우 | 2 | [6 empty] | 106.05 | 12-4 | 254.41 | 0 | A |  | 1635 | 1 | 0.31 | 1563 | 1.69 | 70 | 15 | 297 | 4:57 | 18 | 18 | 0 | 47 |  | 70.37 | 0 | 0 | AR | 2022-01-09 19:55 | 2022-01-09 20:57 | 62 | 2022-01-09 19:42 | 75 |  |  |  |  | Y | [7 empty] | 6 | 4 | 21.08 | 0 | [20 empty] | 0.91 |  |  | 0.43 | 0.43 | B | [9 empty] | 0 | 0 | 495 | 39 | 0 | 393 | 0 | 952 | 0 | 0 | 0 | 0 | 67 | 16 |  |  | 4
2022-01-09 | A69016 | 1 | 고탄소 | SM50CM6 | TUNDISH교체전 | Al 탈산 | B | 29 | 27 | 52300 | 74.08 | B | B | B |  | 1 | 1 |  | 1520 | 1541 | 5000 |  |  | 5000 | 55.43 | 11 | 90205 | 1601 |  | Y | 32 | 30 | [7 empty] | 김형철 | 2 |  | Y |  |  |  |  | 103.75 | 13-3 | 0 | 188.74 | A |  | 1601 | 3 | 0.16 | 1556 | 1.13 | 69 | 35 | 273 | 4:33 | 25 | 25 | 73 | 0 |  | 0 |  | 550 | N2 | 2022-01-09 19:56 | 2022-01-09 20:18 | 22 | 2022-01-09 19:54 | 24 |  |  |  |  | Y |  |  |  | Y | [5 empty] | 0 | 242.5 | [23 empty] | 4.9 | 0 | A | [9 empty] | 137 | 0 | 0 | 0 | 0 | 151 | 0 | 496 | 0 | 400 | 0 | 0 | 0 | 65
2022-01-09 | B68366 | 2 | 중탄소 | SMNB440HK |  | Al 탈산 | B | 32 | 85 | 48100 | 107.35 | B | B |  | B | 1 |  | 1 | 1540 | 1577 | 6500 |  |  | 6500 | 69.84 | 11 | 93071 | 1646 |  | Y | 53 | 49 | [7 empty] | 임승우 | 2 | [6 empty] | 105.5 | 12-3 | 141.69 | 0 | A |  | 1633 | 1 | 0.25 | 1565 | 1.53 | 72 | 28 | 244 | 4:04 | 16 | 19 | 0 | 48 |  | 55.92 | 0 | 0 | AR | 2022-01-09 21:07 | 2022-01-09 22:00 | 53 | 2022-01-09 20:49 | 71 |  |  |  |  | Y | [7 empty] | 7 | 4 | 17.14 | 0 | [20 empty] | 0.6 |  |  | 0.5 | 0.5 | B | [9 empty] | 0 | 0 | 502 | 20 | 0 | 404 | 0 | 701 | 0 | 0 | 0 | 0 | 68 | 28 |  |  | 4
2022-01-09 | A69017 | 1 | 고탄소 | STB2 | TUNDISH교체 | Al 탈산 | B | 11 | 24 | 53600 | 92.45 | B | B | B |  | 1 | 1 |  | 1520 | 1560 | 6300 |  |  | 6300 | 74.46 | 10 | 84610 | 1595 |  | Y | 42 | 37 | [7 empty] | 김형철 | 2 |  | Y |  |  |  |  | 106.4 | 13-7 | 172.05 | 0 | A |  | 1587 | 3 | 0.16 | 1551 | 0.78 | 95 | 24 | 296 | 4:56 | 25 | 25 | 74 | 0 |  | 0 |  | 450 | AR | 2022-01-09 21:16 | 2022-01-09 21:48 | 32 | 2022-01-09 21:10 | 38 |  |  |  |  | Y |  |  |  | Y | [5 empty] | 133.2 | 88.49 | [19 empty] | 2.08 | 1.61 |  |  | 18.72 | 0 | A | [9 empty] | 0 | 81 | 240 | 0 | 0 | 121 | 0 | 647 | 0 | 492 | 0 | 0 | 29 | 63 |  |  |  |  | 1
2022-01-09 | A69018 | 1 | 고탄소 | STB2 |  | Al 탈산 | B | 1 | 23 | 52600 | 87.07 | B | B | C |  | 1 | 1 |  | 1520 | 1540 | 6000 |  |  | 6000 | 59.09 | 12 | 101532 | 1569 |  | Y | 42 | 36 | [7 empty] | 김형철 | 2 |  | Y |  |  |  |  | 110.25 | 14-1 | 206.38 | 0 | A |  | 1562 | 3 | 0.2 | 1528 | 0.76 | 72 | 34 | 299 | 4:59 | 25 | 25 | 75 | 0 |  | 0 |  | 500 | AR | 2022-01-09 22:13 | 2022-01-09 22:52 | 39 | 2022-01-09 22:12 | 40 |  |  |  |  | Y |  |  |  | Y | [5 empty] | 133.35 | 83.34 | [20 empty] | 0.99 |  |  | 58.33 | 0 | A | [9 empty] | 0 | 70 | 221 | 0 | 0 | 121 | 0 | 1017 | 0 | 690 | 0 | 0 | 56 | 59
2022-01-09 | B68367 | 2 | 중탄소 | SMNB440HK |  | Al 탈산 | B | 38 | 44 | 49650 | 102.77 | B | B |  | C | 1 |  | 1 | 1540 | 1522 | 7600 |  |  | 7600 | 79.33 | 15 | 95802 | 1600 |  | Y | 43 | 38 | [7 empty] | 임승우 | 2 |  |  |  |  | Y |  |  |  | 52.47 | 0 | A |  | 1635 | 1 | 0.24 | 1560 | 1.55 | 67 | 29 | 269 | 4:29 | 18 | 19 | 0 | 49 |  | 40.63 | 0 | 0 | AR | 2022-01-09 22:35 | 2022-01-09 23:03 | 29 | 2022-01-09 22:12 | 51 |  |  |  |  | Y | [7 empty] | 16 | 4.6 | 11.89 | 0 | [20 empty] | 0.7 |  |  | 0.63 | 0.63 | A | [9 empty] | 0 | 0 | 757 | 20 | 0 | 386 | 0 | 897 | 0 | 0 | 0 | 0 | 50 | 25
2022-01-09 | A69019 | 1 | 고탄소 | STB2 |  | Al 탈산 | B | 35 | 50 | 52700 | 79.53 | B | C | C |  | 1 | 1 |  | 1520 | 1565 | 4800 |  |  | 4800 | 56.73 | 10 | 84610 | 1566 |  | Y | 43 | 30 | [7 empty] | 김형철 | 2 |  | Y |  |  |  |  | 103.95 | 12-8 | 262.44 | 0 | A |  | 1564 | 3 | 0.23 | 1529 | 0.97 | 73 | 32 | 311 | 5:11 | 25 | 25 | 76 | 0 |  | 0 |  | 600 | AR | 2022-01-09 23:09 | 2022-01-10 | 51 | 2022-01-09 23:08 | 52 |  |  |  |  | Y |  |  |  | Y | [5 empty] | 147.68 | 28.45 | [20 empty] | 1.04 |  |  | 61 | 0 | A | [9 empty] | 0 | 23 | 273 | 0 | 0 | 123 | 0 | 650 | 0 | 487 | 0 | 0 | 125 | 20
2022-01-09 | B68368 | 2 | 중탄소 | SMNB440HK | TUNDISH교체전 | Al 탈산 | B | 5 | 48 | 51100 | 93.9 | B | C |  | C | 1 |  | 1 | 1540 | 1588 | 5400 |  |  | 5400 | 54.06 | 15 | 99898 | 1639 |  | Y | 40 | 32 | [7 empty] | 추창도 | 2 |  |  |  |  | Y |  |  |  | 166.49 | 0 | A |  | 1628 | 1 | 0.21 | 1562 | 1.3 | 69 | 28 | 407 | 6:47 | 18 | 18 | 0 | 50 | 40 | 40.58 | 0 | 0 | AR | 2022-01-09 23:26 | 2022-01-10 00:09 | 43 | 2022-01-09 23:15 | 54 | [12 empty] | 2 |  | 12 | 0 | [20 empty] | 0.74 |  |  | 0.15 | 0.15 | A | [9 empty] | 0 | 0 | 657 | 20 | 0 | 329 | 0 | 601 | 0 | 0 | 0 | 0 | 52 | 25
2022-01-09 | A69020 | 1 | 고탄소 | STB2 |  | Al 탈산 | B | 29 | 28 | 51900 | 84.28 | C | C | C |  | 1 | 1 |  | 1520 | 1531 | 5300 |  |  | 5300 | 52.2 | 12 | 101532 | 1553 |  | Y | 47 | 32 | [7 empty] | 이호남 | 2 |  |  | Y |  |  |  | 108.3 | 13-8 | 220.28 | 0 | A |  | 1552 | 3 | 0.17 | 1518 | 0.94 | 62 | 23 | 279 | 4:39 | 25 | 25 | 77 | 0 |  | 0 |  | 500 | AR | 2022-01-10 00:17 | 2022-01-10 01:04 | 47 | 2022-01-10 00:15 | 49 |  |  |  |  | Y |  |  |  | Y | [5 empty] | 139.29 | 33.2 | [20 empty] | 1.023 |  |  | 64.11 | 0 | A | [9 empty] | 0 | 27 | 214 | 0 | 0 | 122 | 0 | 1009 | 0 | 673 | 0 | 0 | 275 | 47
2022-01-09 | B68369 | 2 | 저탄소 | ATA105M2 | TUNDISH교체 | Al 탈산 | B | 37 | 80 | 49050 | 104.53 | C | C |  | C | 1 |  | 1 | 1555 | 1567 | 7800 |  |  | 7800 | 82.01 | 12 | 95116 | 1668 |  | Y | 47 | 42 | [7 empty] | 추창도 | 2 |  |  |  |  | Y |  | 103.55 | 12-2 | 16.03 | 258.85 | A |  | 1671 | 1 | 0.24 | 1600 | 1.52 | 87 | 35 | 531 | 8:51 | 15 | 20 | 0 | 51 |  | 140.62 | 0 | 0 | N2 | 2022-01-10 00:58 | 2022-01-10 01:32 | 34 | 2022-01-10 00:42 | 51 |  |  |  |  | N | [7 empty] | 8 | 4.6 | 0 | 37.35 | [16 empty] | 0.8 |  |  | 1.67 |  |  |  | 0.81 | 0.81 | A | [9 empty] | 0 | 0 | 799 | 41 | 0 | 300 | 0 | 901 | 0 | 0 | 0 | 0 | 57 | 34 |  |  |  |  | 1
2022-01-09 | A69021 | 1 | 고탄소 | STB2 |  | Al 탈산 | B | 11 | 25 | 53500 | 78.97 | C | C | C |  | 1 | 1 |  | 1520 | 1556 | 4600 |  |  | 4600 | 45.31 | 12 | 101532 | 1570 |  | Y | 42 | 28 | [11 empty] | Y | [5 empty] | 225.61 | 0 | A |  | 1563 | 3 | 0.2 | 1522 | 1.11 | 66 | 30 | 289 | 4:49 | 25 | 25 | 78 | 0 |  | 0 |  | 500 | AR | 2022-01-10 01:31 | 2022-01-10 02:11 | 40 | 2022-01-10 01:30 | 41 |  |  |  |  | Y |  |  |  | Y | [5 empty] | 138.66 | 37.16 | [20 empty] | 1.234 |  |  | 67.08 | 0 | A | [9 empty] | 0 | 17 | 236 | 0 | 0 | 122 | 0 | 751 | 0 | 555 | 0 | 0 | 184 | 0
2022-01-09 | B68370 | 2 | 저탄소 | ATA105M2 |  | Al 탈산 | B | 32 | 86 | 48100 | 96.97 | C | C |  | C | 1 |  | 1 | 1555 | 1598 | 4700 |  |  | 4700 | 45.48 | 13 | 103342 | 1660 |  | Y | 35 | 29 | [7 empty] | 추창도 | 2 |  |  |  |  | Y |  | 103.4 | 12-1 | 0.84 | 132.02 | A |  | 1650 | 1 | 0.23 | 1582 | 1.54 | 69 | 29 | 341 | 5:41 | 15 | 17 | 0 | 52 |  | 74.9 | 0 | 0 | N2 | 2022-01-10 02:03 | 2022-01-10 02:32 | 29 | 2022-01-10 01:36 | 56 |  |  |  |  | N | [7 empty] | 10 | 5 | 0 | 19.39 | [23 empty] | 0.89 | 0.89 | A | [9 empty] | 0 | 0 | 766 | 30 | 0 | 493 | 0 | 1402 | 0 | 107 | 0 | 0 | 51 | 42
2022-01-09 | A69022 | 1 | 고탄소 | STB2 |  | Al 탈산 | B | 1 | 24 | 52400 | 86.85 | C | C | C |  | 1 | 1 |  | 1520 | 1532 | 6500 |  |  | 6500 | 64.02 | 12 | 101532 | 1542 |  | Y | 46 | 38 | [7 empty] | 이호남 | 2 |  | Y |  |  |  |  | 115.35 | 14-6 | 138.85 | 0 | A |  | 1551 | 3 | 0.23 | 1517 | 0.85 | 61 | 29 | 338 | 5:38 | 25 | 25 | 79 | 0 |  | 0 |  | 500 | AR | 2022-01-10 02:52 | 2022-01-10 03:12 | 20 | 2022-01-10 02:51 | 21 |  |  |  |  | Y |  |  |  | Y | [5 empty] | 126.41 | 53.59 | [20 empty] | 0.761 |  |  | 70.35 | 0 | A | [9 empty] | 0 | 55 | 292 | 33 | 0 | 120 | 0 | 752 | 0 | 552 | 0 | 0 | 180 | 71
2022-01-09 | B68371 | 2 | 저탄소 | ATA105M2 |  | Al 탈산 | B | 38 | 45 | 49850 | 99.03 | C | C |  | C | 1 |  | 1 | 1555 | 1606 | 5600 |  |  | 5600 | 58.2 | 12 | 96216 | 1647 |  | Y | 45 | 41 | [7 empty] | 추창도 | 2 |  |  |  |  | Y |  | 100.45 | 12-6 | 0 | 224.89 | A |  | 1641 | 1 | 0.29 | 1578 | 1.33 | 65 | 32 | 507 | 8:27 | 15 | 16 | 0 | 53 | 150 | 109.49 | 0 | 0 | N2 | 2022-01-10 03:09 | 2022-01-10 03:27 | 18 | 2022-01-10 02:58 | 29 | [12 empty] | 3 |  | 0 | 29.51 | [23 empty] | 0.39 | 0.39 | A | [9 empty] | 0 | 0 | 1007 | 61 | 0 | 361 | 0 | 904 | 0 | 107 | 0 | 0 | 0 | 45
2022-01-09 | B68372 | 2 | 저탄소 | ATA105M2 |  | Al 탈산 | B | 5 | 49 | 50800 | 96.02 | C | C |  | C | 1 |  | 1 | 1555 | 1601 | 4200 |  |  | 4200 | 44.99 | 11 | 93362 | 1660 |  | Y | 29 | 24 | [7 empty] | 추창도 | 2 |  |  |  |  | Y |  | 98.8 | 12-3 | 0 | 99.29 | A |  | 1644 | 1 | 0.27 | 1572 | 1.23 | 59 | 22 | 263 | 4:23 | 15 | 15 | 0 | 54 |  | 117.75 | 0 | 0 | N2 | 2022-01-10 04:08 | 2022-01-10 04:25 | 17 | 2022-01-10 03:41 | 44 | [12 empty] | 9 |  | 0 | 24.99 | [23 empty] | 1.09 | 1.09 | A | [9 empty] | 0 | 0 | 839 | 20 | 0 | 338 | 0 | 996 | 0 | 110 | 0 | 0 | 0 | 40
2022-01-09 | A69023 | 1 | 고탄소 | STB2 |  | Al 탈산 | B | 35 | 51 | 52600 | 75.82 | C | C | C |  | 1 | 1 |  | 1520 | 1537 | 4900 |  |  | 4900 | 48.26 | 12 | 101532 | 1553 |  | Y | 41 | 28 | [7 empty] | 이호남 | 2 | [6 empty] | 101.15 | 12-5 | 202.36 | 0 | A |  | 1554 | 3 | 0.2 | 1521 | 0.97 | 65 | 30 | 273 | 4:33 | 25 | 25 | 80 | 0 |  | 0 |  | 500 | AR | 2022-01-10 03:51 | 2022-01-10 04:24 | 33 | 2022-01-10 03:50 | 34 |  |  |  |  | Y |  |  |  | Y | [5 empty] | 139.57 | 23.98 | [20 empty] | 0.775 |  |  | 72.86 | 0 | A | [9 empty] | 0 | 23 | 256 | 0 | 0 | 120 | 0 | 497 | 0 | 400 | 0 | 0 | 85 | 16
2022-01-09 | B68373 | 2 | 저탄소 | ATA105M2 |  | Al 탈산 | B | 37 | 81 | 48700 | 97.02 | C | C |  | C | 1 |  | 1 | 1555 | 1583 | 4700 |  |  | 4700 | 45.21 | 14 | 103957 | 1652 |  | Y | 35 | 27 | [15 empty] | 99.4 | 11-8 | 0.12 | 143.52 | A |  | 1640 | 1 | 0.21 | 1586 | 1.35 | 73 | 29 | 314 | 5:14 | 15 | 15 | 0 | 55 |  | 94.71 | 0 | 0 | N2 | 2022-01-10 05:09 | 2022-01-10 05:29 | 20 | 2022-01-10 04:40 | 49 |  |  |  |  | N | [7 empty] | 7 | 4.8 | 0 | 21.07 | [23 empty] | 0.63 | 0.63 | A | [9 empty] | 0 | 0 | 882 | 25 | 0 | 402 | 0 | 1101 | 0 | 104 | 0 | 0 | 0 | 38
2022-01-09 | A69024 | 1 | 고탄소 | STB2 |  | Al 탈산 | B | 29 | 29 | 52000 | 83.33 | C | C | C |  | 1 | 1 |  | 1520 | 1531 | 5100 |  |  | 5100 | 50.23 | 12 | 101532 | 1557 |  | Y | 41 | 30 | [7 empty] | 이호남 | 2 |  | Y |  |  |  | 0 | 99.15 | 12-8 | 241.03 | 0 | A |  | 1552 | 3 | 0.19 | 1516 | 0.92 | 60 | 23 | 360 | 6:00 | 25 | 25 | 81 | 0 |  | 0 |  | 400 | AR | 2022-01-10 05:07 | 2022-01-10 05:25 | 18 | 2022-01-10 05:04 | 21 |  |  |  |  | Y |  |  |  | Y | [5 empty] | 126.56 | 67.28 | [20 empty] | 0.998 |  |  | 77.9 | 0 | B | [9 empty] | 0 | 63 | 233 | 0 | 0 | 120 | 0 | 497 | 0 | 399 | 0 | 0 | 85 | 30
2022-01-09 | B68374 | 2 | 저탄소 | ATA105M2 |  | Al 탈산 | B | 32 | 87 | 48050 | 83.27 | C | C |  | C | 1 |  | 1 | 1555 | 1565 | 5200 |  |  | 5200 | 53.83 | 12 | 96595 | 1647 |  | Y | 36 | 30 | [15 empty] | 105.15 | 12-2 | 0 | 157.79 | A |  | 1640 | 1 | 0.19 | 1587 | 0 | 74 | 35 | 285 | 4:45 | 15 | 15 | 0 | 56 |  | 89.72 | 0 | 0 | N2 | 2022-01-10 06:04 | 2022-01-10 06:35 | 31 | 2022-01-10 05:52 | 43 | [12 empty] | 3 |  | 0 | 23.02 | [23 empty] | 0.01 | 0.01 | A | [9 empty] | 0 | 0 | 796 | 45 | 0 | 510 | 0 | 1205 | 0 | 108 | 0 | 0 | 49 | 34
2022-01-09 | A69025 | 1 | 고탄소 | STB2 |  | Al 탈산 | B | 11 | 26 | 53800 | 75.67 | C | C | A |  | 1 | 1 |  | 1520 | 1542 | 4900 |  |  | 4900 | 57.91 | 10 | 84610 | 1549 |  | Y | 41 | 29 | [7 empty] | 이호남 | 2 |  | Y | [6 empty] | 173.88 | 0 | A |  | 1549 | 3 | 0.15 | 1517 | 0.97 | 61 | 23 | 160 | 2:40 | 25 | 25 | 82 | 0 |  | 0 |  | 450 | AR | 2022-01-10 06:12 | 2022-01-10 06:29 | 17 | 2022-01-10 06:09 | 20 |  |  |  |  | Y |  |  |  | Y | [5 empty] | 121.92 | 24.54 | [20 empty] | 0.978 |  |  | 0 | 0 | A | [9 empty] | 0 | 41 | 201 | 9 | 0 | 120 | 0 | 614 | 0 | 487 | 0 | 0 | 149 | 30
2022-01-09 | B68375 | 2 | 저탄소 | ATA105M2 |  | Al 탈산 | B | 38 | 46 | 49600 | 75.35 | C | A |  | A | 1 |  | 1 | 1555 | 1580 | 4500 |  |  | 4500 | 44.2 | 12 | 101820 | 1649 |  | Y | 40 | 25 | [7 empty] | 추창도 | 2 |  |  |  |  | Y |  |  |  | 0 | 227.43 | A |  | 1628 | 1 | 0.17 | 1578 | 1.96 | 65 | 29 | 260 | 4:20 | 15 | 15 | 0 | 57 |  | 53.55 | 0 | 0 | N2 | 2022-01-10 07:03 | 2022-01-10 07:37 | 34 | 2022-01-10 06:51 | 46 | [12 empty] | 2 |  | 0 | 11.8 | [23 empty] | 0.19 | 0.19 | A | [9 empty] | 0 | 0 | 342 | 43 | 0 | 334 | 0 | 807 | 0 | 107 | 0 | 0 | 0 | 21 |  |  | 6
2022-01-09 | A69026 | 1 | 고탄소 | STB2 |  | Al 탈산 | B | 1 | 25 | 52500 | 72.85 | C | A | A |  | 1 | 1 |  | 1520 | 1546 | 5200 |  |  | 5200 | 51.22 | 12 | 101532 | 1564 |  | Y | 41 | 30 | [7 empty] | 이호남 | 2 |  | Y | [6 empty] | 198.71 | 0 | A |  | 1564 | 3 | 0.17 | 1522 | 1.31 | 66 | 24 | 231 | 3:51 | 25 | 25 | 83 | 0 |  | 0 |  | 600 | AR | 2022-01-10 07:09 | 2022-01-10 07:28 | 20 | 2022-01-10 07:09 | 20 |  |  |  |  | Y |  |  |  | Y | [5 empty] | 0.14 | 0 | [20 empty] | 1.144 |  |  | 1.68 | 0 | A | [9 empty] | 0 | 22 | 239 | 9 | 0 | 120 | 0 | 745 | 0 | 595 | 0 | 0 | 98 | 29
2022-01-10 | B68376 | 2 | 저탄소 | ATA105M2 | 연주종료 | Al 탈산 | B | 5 | 50 | 50900 | 80.97 | A | A |  | A | 1 |  | 1 | 1555 | 1521 | 6900 |  |  | 6900 | 85.09 | 12 | 81090 | 1647 |  | Y | 40 | 34 | [7 empty] | 박용우 | 2 | [6 empty] | 99.7 | 12-4 | 0 | 256.15 | A |  | 1638 | 1 | 0.18 | 1580 | 1.71 | 67 | 32 | 299 | 4:59 | 15 | 15 | 0 | 58 | 80 | 57.01 | 0 | 0 | N2 | 2022-01-10 08:15 | 2022-01-10 08:32 | 16 | 2022-01-10 08:05 | 26 |  |  |  |  | N | [7 empty] | 2 | 5 | 0 | 15.66 | [23 empty] | 0.17 | 0.17 | A | [9 empty] | 0 | 0 | 0 | 41 | 0 | 241 | 0 | 754 | 0 | 257 | 0 | 0 | 0 | 16 |  |  | 6
2022-01-10 | A69027 | 1 | 고탄소 | STB2 |  | Al 탈산 | B | 35 | 52 | 52400 | 76.08 | A | A | A |  | 1 | 1 |  | 1520 | 1538 | 5800 |  |  | 5800 | 57.12 | 12 | 101532 | 1554 |  | Y | 41 | 34 |  |  | A69024 |  |  |  |  | 조관훈 | 2 |  | Y |  |  |  |  | 107.85 | 13-2 | 182.86 | 0 | A |  | 1554 | 3 | 0.16 | 1545 | 0.26 | 89 | 37 | 279 | 4:39 | 25 | 26 | 84 | 0 |  | 0 |  | 600 | AR | 2022-01-10 08:15 | 2022-01-10 08:34 | 19 | 2022-01-10 08:15 | 19 |  |  |  |  | Y |  |  |  | Y | [5 empty] | 156.48 | 25.94 | [20 empty] | 0.864 |  |  | 3.5 | 0 | A | [9 empty] | 0 | 0 | 274 | 0 | 0 | 121 | 0 | 798 | 0 | 298 | 0 | 0 | 146 | 30
2022-01-10 | B68377 | 2 | 저탄소 | SCM420HI |  | Al 탈산 | I | 37 | 82 | 48750 | 89.77 | A | A |  | A | 1 |  | 1 | 1560 | 1582 | 7700 |  |  | 7700 | 82.62 | 4 | 93200 | 1669 |  | INGOT | 43 | 39 | [7 empty] | 박용우 | [7 empty] | 105.35 | 12-3 | 288.29 | 0 | A |  | 1660 | 1 | 0.23 | 1590 | 1.47 | 80 |  | 223 | 3:43 | 20 | 20 | 0 | 59 |  | 88.63 | 0 | 0 | AR | 2022-01-10 09:27 |  | 20 | 2022-01-10 09:18 | [5 empty] | Y | [7 empty] | 1 | 4.3 | 22.69 | 0 | [16 empty] | 0.8 |  | 1.1 |  |  |  |  | 0.06 | 0.06 | A | [9 empty] | 1507 | 264 | 0 | 140 | 0 | 316 | 0 | 603 | 0 | 206 | 0 | 0 | 51 | 16
2022-01-10 | A69028 | 1 | 고탄소 | STB2 |  | Al 탈산 | B | 29 | 30 | 51500 | 77.4 | A | A | A |  | 1 | 1 |  | 1520 | 1555 | 5200 |  |  | 5200 | 51.22 | 12 | 101532 | 1553 |  | Y | 42 | 33 |  |  | A69025 |  |  |  |  | 조관훈 | 2 |  | Y |  |  |  |  | 107.3 | 13-6 | 167.22 | 0 | A |  | 1553 | 3 | 0.17 | 1523 | 0.94 | 67 | 23 | 300 | 5:00 | 25 | 25 | 85 | 0 |  | 0 |  | 600 | AR | 2022-01-10 09:25 | 2022-01-10 09:40 | 15 | 2022-01-10 09:18 | 22 |  |  |  |  | Y |  |  |  | Y | [5 empty] | 154.66 | 20.19 | [20 empty] | 1.246 |  |  | 0.03 | 0 | A | [9 empty] | 0 | 25 | 271 | 0 | 0 | 121 | 0 | 798 | 0 | 496 | 0 | 0 | 165 | 56
2022-01-10 | B68378 | 2 | 중탄소 | AE4330VM |  | Al 탈산 | I | 32 | 88 | 48050 | 101.08 | A | A |  | A | 1 |  | 1 | 1560 | 1561 | 9400 |  |  | 9400 | 108.8 | 18 | 86400 | 1676 |  | INGOT | 50 | 47 | [7 empty] | 박용우 | [7 empty] | 98.95 | 11-6 | 320.54 | 0 | A |  | 1647 | 1 | 0.19 | 1577 | 1.4 | 83 |  | 271 | 4:31 | 20 | 20 | 0 | 60 | 80 | 80.16 | 0 | 0 | AR | 2022-01-10 10:39 |  | 18 | 2022-01-10 10:29 | [5 empty] | Y | [7 empty] | 2 | 5 | 20.63 | 0 | [18 empty] | 0.9 |  |  |  |  | 0.13 | 0.13 | B | [9 empty] | 1271 | 206 | 267 | 771 | 0 | 336 | 0 | 1456 | 0 | 408 | 0 | 0 | 150 | 4 |  |  | 11
2022-01-10 | A69029 | 1 | 고탄소 | STB2 |  | Al 탈산 | B | 11 | 27 | 53500 | 73.23 | A | A | A |  | 1 | 1 |  | 1520 | 1538 | 4800 |  |  | 4800 | 47.28 | 12 | 101532 | 1555 |  | Y | 41 | 31 |  |  | A69026 |  |  |  |  | 조관훈 | 2 |  | Y | [6 empty] | 178.92 | 0 | A |  | 1555 | 3 | 0.16 | 1519 | 1.16 | 63 | 29 | 262 | 4:22 | 25 | 26 | 86 | 0 |  | 0 |  | 600 | AR | 2022-01-10 10:19 | 2022-01-10 10:49 | 29 | 2022-01-10 10:18 | 31 |  |  |  |  | Y |  |  |  | Y | [5 empty] | 156.55 | 4.55 | [20 empty] | 1.224 |  |  | 1.34 | 0 | A | [9 empty] | 0 | 0 | 219 | 0 | 0 | 120 | 0 | 496 | 0 | 296 | 0 | 0 | 146 | 59
2022-01-10 | A69030 | 1 | 고탄소 | STB2 |  | Al 탈산 | B | 1 | 26 | 52300 | 76.73 | A | A | A |  | 1 | 1 |  | 1520 | 1537 | 5500 |  |  | 5500 | 54.17 | 12 | 101532 | 1558 |  | Y | 42 | 31 |  |  | A69027 |  |  |  |  | 조관훈 | 2 |  | Y |  |  |  |  | 100.75 | 12-10 | 172.3 | 0 | A |  | 1558 | 3 | 0.17 | 1520 | 1.09 | 64 | 27 | 273 | 4:33 | 25 | 26 | 87 | 0 |  | 0 |  | 600 | AR | 2022-01-10 11:22 | 2022-01-10 11:53 | 31 | 2022-01-10 11:22 | 31 |  |  |  |  | Y |  |  |  | Y | [5 empty] | 0.17 | 0 | [20 empty] | 1.108 |  |  | 3.11 | 0 | A | [9 empty] | 0 | 0 | 140 | 0 | 0 | 120 | 0 | 844 | 0 | 398 | 0 | 0 | 212 | 26
2022-01-10 | B68379 | 2 | 저탄소 | SCM420HI |  | Al 탈산 | I | 38 | 47 | 49350 | 101.85 | A | A |  | A | 1 |  | 1 | 1560 | 1557 | 8400 |  |  | 8400 | 86.96 | 14 | 96600 | 1684 |  | INGOT | 48 | 41 |  |  | B68377 | 06 |  |  |  | 박용우 |  |  |  | Y |  |  |  | 111.05 | 13-6 | 310.17 | 0 | A |  | 1645 | 1 | 0.21 | 1589 | 1.37 | 79 |  | 228 | 3:48 | 20 | 20 | 0 | 61 | 70 | 69.84 | 0 | 0 | AR | 2022-01-10 11:54 |  | 14 | 2022-01-10 11:41 | [5 empty] | Y | [8 empty] | 4.5 | 18.88 | 0 | [18 empty] | 1 |  |  |  |  | 0 | 0 | A | [9 empty] | 1006 | 563 | 0 | 25 | 0 | 335 | 0 | 600 | 0 | 205 | 0 | 0 | 0 | 14
2022-01-10 | A69031 | 1 | 고탄소 | STB2 |  | Al 탈산 | B | 35 | 53 | 51700 | 80.82 | A | A | A |  | 1 | 1 |  | 1520 | 1538 | 6200 |  |  | 6200 | 61.06 | 12 | 101532 | 1544 |  | Y | 42 | 34 |  |  | A69028 |  |  |  |  | 조관훈 | 2 |  | Y |  |  |  |  | 114.65 | 13-8 | 257.2 | 0 | A |  | 1544 | 3 | 0.17 | 1544 | 0 | 88 | 23 | 160 | 2:40 | 25 | 25 | 88 | 0 |  | 0 |  | 600 | AR | 2022-01-10 12:27 | 2022-01-10 12:57 | 30 | 2022-01-10 12:25 | 31 |  |  |  |  | Y |  |  |  | Y | [5 empty] | 145.63 | 53.1 | [20 empty] | 1.227 |  |  | 4.7 | 0 | A | [9 empty] | 0 | 33 | 164 | 0 | 0 | 118 | 0 | 795 | 0 | 495 | 0 | 0 | 145 | 40
2022-01-10 | B68380 | 2 | 중탄소 | SCM440I |  | Al 탈산 | I | 37 | 83 | 48550 | 104.68 | A | A |  | A | 1 |  | 1 | 1560 | 1554 | 8800 |  |  | 8800 | 86.61 | 8 | 101600 | 1671 |  | INGOT | 55 | 50 |  |  | B68378 | 03 |  |  |  | 박용우 |  |  |  | Y |  |  |  | 110.15 | 12-7 | 327.3 | 0 | A |  | 1643 | 1 | 0.24 | 1578 | 1.23 | 83 |  | 249 | 4:09 | 20 | 20 | 0 | 62 |  | 78.63 | 0 | 0 | AR | 2022-01-10 13:01 |  | 15 | 2022-01-10 12:51 | [5 empty] | Y | [7 empty] | 4 | 4.5 | 20.94 | 0 | [18 empty] | 1 |  |  |  |  | 0.16 | 0.16 | A | [9 empty] | 1281 | 0 | 162 | 34 | 0 | 51 | 0 | 603 | 0 | 206 | 0 | 0 | 0 | 24
2022-01-10 | A69032 | 1 | 고탄소 | STB2 |  | Al 탈산 | B | 29 | 31 | 52400 | 79.27 | A | A | A |  | 1 | 1 |  | 1520 | 1544 | 4800 |  |  | 4800 | 47.28 | 12 | 101532 | 1554 |  | Y | 46 | 29 | [10 empty] | Y | [6 empty] | 198.89 | 0 | A |  | 1554 | 3 | 0.16 | 1525 | 0.94 | 69 | 24 | 271 | 4:31 | 25 | 25 | 89 | 0 |  | 0 |  | 600 | AR | 2022-01-10 13:40 | 2022-01-10 14:05 | 25 | 2022-01-10 13:38 | 27 |  |  |  |  | Y |  |  |  | Y | [5 empty] | 152.83 | 6.78 | [20 empty] | 0.983 |  |  | 1.16 | 0 | A | [9 empty] | 0 | 0 | 207 | 0 | 0 | 118 | 0 | 498 | 0 | 297 | 0 | 0 | 146 | 44
2022-01-10 | B68381 | 2 | 저탄소 | 20MNCRS5HM7 | 연주시작 | Si 탈산 | B | 32 | 89 | 48000 | 120.22 | A | A |  | B | 1 |  | 1 | 1555 | 1554 | 9400 |  |  | 9400 | 99.29 | 12 | 94668 | 1680 | 727 | Y | 57 | 45 |  |  | B68379 | 03 |  |  |  | 박용우 | 2 | [6 empty] | 98.9 | 11-6 | 0 | 243.3 | A |  | 1664 | 1 | 0.27 | 1589 | 1.84 | 82 | 35 | 422 | 7:02 | 18 | 20 | 0 | 63 | 120 | 87.19 | 0 | 0 | N2 | 2022-01-10 14:31 | 2022-01-10 14:41 | 10 | 2022-01-10 14:05 | 36 | [12 empty] | 13 |  | 0 | 24.44 | [19 empty] | 1.1 |  |  |  | 0.36 | 0.36 | A | [9 empty] | 1579 | 587 | 0 | 1206 | 0 | 0 | 0 | 398 | 0 | 0 | 0 | 0 | 100 | 0 |  |  | 9 |  | 1
2022-01-10 | A69033 | 1 | 고탄소 | STB2 |  | Al 탈산 | B | 11 | 28 | 53800 | 75.82 | A | A | B |  | 1 | 1 |  | 1520 | 1535 | 5300 |  |  | 5300 | 52.2 | 12 | 101532 | 1560 |  | Y | 42 | 31 | [15 empty] | 104.35 | 13-3 | 165.33 | 0 | A |  | 1560 | 3 | 0.17 | 1527 | 0.87 | 71 | 34 | 245 | 4:05 | 25 | 25 | 90 | 0 |  | 0 |  | 550 | AR | 2022-01-10 14:37 | 2022-01-10 15:09 | 32 | 2022-01-10 14:35 | 34 |  |  |  |  | Y |  |  |  | Y | [5 empty] | 145.75 | 46.23 | [20 empty] | 0.857 |  |  | 0.01 | 0 | A | [9 empty] | 0 | 41 | 190 | 0 | 0 | 118 | 0 | 499 | 0 | 299 | 0 | 0 | 99 | 74
2022-01-10 | B68382 | 2 | 저탄소 | 20MNCRS5HM7 |  | Si 탈산 | B | 38 | 48 | 49350 | 101.6 | A | B |  | B | 1 |  | 1 | 1555 | 1577 | 8200 |  |  | 8200 | 86.62 | 12 | 94668 | 1662 |  | Y | 49 | 41 |  |  | B68380 | 02 |  |  |  | 박용우 | 2 | [6 empty] | 109.25 | 13-4 | 0 | 351.98 | A |  | 1646 | 1 | 0.27 | 1575 | 1.79 | 68 | 33 | 335 | 5:35 | 18 | 19 | 0 | 64 | 100 | 69.97 | 0 | 0 | N2 | 2022-01-10 15:23 | 2022-01-10 15:43 | 21 | 2022-01-10 15:07 | 36 |  |  |  |  | N | [7 empty] | 6 | 4.2 | 0 | 19.66 | [23 empty] | 0.25 | 0.25 | A | [9 empty] | 1128 | 768 | 0 | 1519 | 0 | 0 | 0 | 549 | 0 | 0 | 0 | 0 | 165 | 8 |  |  | 6
2022-01-10 | A69034 | 1 | 고탄소 | STB2 |  | Al 탈산 | B | 36 | 1 | 53900 | 91.08 | B | B | B |  | 1 | 1 |  | 1520 | 1551 | 6400 |  |  | 6400 | 75.64 | 10 | 84610 | 1569 |  | Y | 43 | 39 | [7 empty] | 김형철 | 2 |  | Y |  |  |  |  | 107.2 | 14-3 | 159.68 | 0 | A |  | 1577 | 3 | 0.16 | 1527 | 1.06 | 71 | 34 | 254 | 4:14 | 25 | 25 | 91 | 0 |  | 0 |  | 550 | AR | 2022-01-10 15:56 | 2022-01-10 16:13 | 17 | 2022-01-10 15:54 | 19 |  |  |  |  | Y |  |  |  | Y | [5 empty] | 145.49 | 102.78 | [20 empty] | 0.948 |  |  | 8.33 | 0 | A | [9 empty] | 0 | 56 | 263 | 0 | 0 | 120 | 0 | 798 | 0 | 497 | 0 | 0 | 166 | 84
2022-01-10 | B68383 | 2 | 저탄소 | 20MNCRS5HM7 |  | Si 탈산 | B | 16 | 59 | 52550 | 109.98 | B | B |  | B | 1 |  | 1 | 1555 | 1532 | 12400 |  |  | 12400 | 130.98 | 12 | 94668 | 1668 |  | Y | 60 | 55 | 중보수 래들.출강온도 낮음 9텝 사용 | [6 empty] | 임승우 | 2 | [6 empty] | 105.15 | 12-7 | 0 | 236.64 | A |  | 1667 | 1 | 0.28 | 1578 | 1.92 | 71 | 27 | 350 | 5:50 | 18 | 18 | 0 | 65 | 100 | 71.59 | 0 | 0 | N2 | 2022-01-10 16:32 | 2022-01-10 16:46 | 14 | 2022-01-10 16:21 | 26 |  |  |  |  | N | [7 empty] | 5 | 4 | 0 | 21.58 | [23 empty] | 0.23 | 0.23 | A | [9 empty] | 393 | 1241 | 0 | 1225 | 0 | 0 | 0 | 855 | 0 | 0 | 0 | 0 | 131 | 0 |  |  | 6
2022-01-10 | A69035 | 1 | 고탄소 | STB2 |  | Al 탈산 | B | 1 | 27 | 52700 | 80.07 | B | B | B |  | 1 | 1 |  | 1520 | 1530 | 6000 |  |  | 6000 | 59.5 | 12 | 100845 | 1557 | 367 | Y | 41 | 38 | [7 empty] | 김형철 | 2 |  | Y |  |  |  |  | 103.55 | 13-3 | 230.34 | 0 | A |  | 1557 | 3 | 0.17 | 1519 | 1.03 | 63 | 26 | 261 | 4:21 | 25 | 25 | 92 | 0 |  | 0 |  | 550 | AR | 2022-01-10 16:47 | 2022-01-10 17:19 | 32 | 2022-01-10 16:45 | 34 |  |  |  |  | Y |  |  |  | Y | [5 empty] | 146.34 | 41.64 | [20 empty] | 1.193 |  |  | 0 | 0 | A | [9 empty] | 0 | 19 | 276 | 0 | 0 | 116 | 0 | 650 | 0 | 396 | 0 | 0 | 22 | 84
2022-01-10 | B68384 | 2 | 저탄소 | 20MNCRS5HM7 |  | Si 탈산 | B | 35 | 54 | 51550 | 99.73 | B | B |  | B | 1 |  | 1 | 1555 | 1567 | 8600 |  |  | 8600 | 90.84 | 12 | 94668 | 1663 |  | Y | 49 | 46 | [7 empty] | 임승우 | 2 | [6 empty] | 104.8 | 12-8 | 0 | 247.88 | A |  | 1646 | 1 | 0.22 | 1573 | 1.67 | 66 | 28 | 343 | 5:43 | 18 | 19 | 0 | 66 | 80 | 48.7 | 0 | 0 | N2 | 2022-01-10 17:34 | 2022-01-10 17:48 | 14 | 2022-01-10 17:22 | 26 |  |  |  |  | N | [7 empty] | 5 | 4 | 0 | 15.61 | [23 empty] | 0.25 | 0.25 | A | [9 empty] | 1198 | 547 | 0 | 1053 | 0 | 0 | 0 | 751 | 0 | 0 | 0 | 0 | 134 | 5 |  |  | 6
2022-01-10 | A69036 | 1 | 고탄소 | STB2 | TUNDISH교체전 | Al 탈산 | B | 29 | 32 | 52100 | 79.72 | B | B | B |  | 1 | 1 |  | 1520 | 1554 | 5300 |  |  | 5300 | 56.11 | 12 | 94462 | 1557 |  | Y | 41 | 33 | [7 empty] | 김형철 | 2 |  | Y |  |  |  |  | 109.2 | 13-8 | 216.23 | 0 | A |  | 1557 | 3 | 0.16 | 1534 | 0.62 | 78 | 36 | 279 | 4:39 | 25 | 25 | 93 | 0 |  | 0 |  | 550 | AR | 2022-01-10 17:46 | 2022-01-10 18:23 | 37 | 2022-01-10 17:44 | 39 |  |  |  |  | Y |  |  |  | Y | [5 empty] | 148.55 | 38.85 | [20 empty] | 0.902 |  |  | 0.01 | 0 | A | [9 empty] | 0 | 45 | 258 | 0 | 0 | 119 | 0 | 499 | 0 | 295 | 0 | 0 | 0 | 62
2022-01-10 | B68385 | 2 | 저탄소 | 20MNCRS5HM7 |  | Si 탈산 | B | 5 | 51 | 52300 | 103.05 | B | B |  | B | 1 |  | 1 | 1555 | 1556 | 9800 |  |  | 9800 | 103.52 | 12 | 94668 | 1666 |  | Y | 53 | 49 | 중보수 래들 | [6 empty] | 임승우 | 2 | [6 empty] | 105 | 12-9 | 0 | 269.91 | A |  | 1653 | 1 | 0.25 | 1573 | 1.74 | 66 | 24 | 337 | 5:37 | 18 | 19 | 0 | 67 |  | 69.46 | 0 | 0 | N2 | 2022-01-10 18:38 | 2022-01-10 18:56 | 18 | 2022-01-10 18:27 | 29 |  |  |  |  | N | [7 empty] | 4 | 4.2 | 0 | 19.58 | [23 empty] | 0.19 | 0.19 | A | [9 empty] | 1036 | 614 | 0 | 585 | 0 | 0 | 0 | 1303 | 0 | 0 | 0 | 0 | 131 | 3 |  |  | 6
2022-01-10 | A69037 | 1 | 고탄소 | STB2D | TUNDISH교체 | Al 탈산 | B | 11 | 29 | 53700 | 81.2 | B | B | B |  | 1 | 1 |  | 1520 | 1563 | 5400 |  |  | 5400 | 63.82 | 10 | 84610 | 1591 |  | Y | 41 | 33 | [7 empty] | 김형철 | 2 |  | Y |  |  |  |  | 99.85 | 12-8 | 186.56 | 0 | A |  | 1591 | 3 | 0.16 | 1550 | 1.05 | 96 | 46 | 257 | 4:17 | 25 | 25 | 94 | 0 |  | 0 |  | 550 | AR | 2022-01-10 19:02 | 2022-01-10 19:53 | 51 | 2022-01-10 19:00 | 53 |  |  |  |  | Y |  |  |  | Y | [5 empty] | 146.63 | 54.77 | [19 empty] | 1.84 |  |  |  | 1.54 | 0 | A | [9 empty] | 0 | 52 | 49 | 0 | 0 | 0 | 0 | 894 | 0 | 0 | 0 | 0 | 0 | 100 |  |  |  |  | 1
2022-01-10 | B68386 | 2 | 저탄소 | 20MNCRS5HM7 |  | Si 탈산 | B | 38 | 49 | 49450 | 98.33 | B | B |  | B | 1 |  | 1 | 1555 | 1518 | 9500 |  |  | 9500 | 97.86 | 12 | 97080 | 1663 |  | Y | 48 | 42 | 출강온도 낮고 연주 쫒겨 9탭 사용// | [6 empty] | 임승우 | 2 | [6 empty] | 104.95 | 12-9 | 0 | 330.84 | A |  | 1652 | 1 | 0.28 | 1581 | 1.61 | 74 | 36 | 404 | 6:44 | 18 | 18 | 0 | 68 | 300 | 326 | 0 | 0 | N2 | 2022-01-10 19:40 | 2022-01-10 20:01 | 21 | 2022-01-10 19:31 | 30 | [14 empty] | 0 | 82.52 | [23 empty] | 0.22 | 0.22 | A | [9 empty] | 512 | 979 | 0 | 678 | 0 | 0 | 0 | 1395 | 0 | 0 | 0 | 0 | 245 | 29 |  |  | 6
2022-01-10 | A69038 | 1 | 고탄소 | STB2D |  | Al 탈산 | B | 36 | 2 | 54700 | 88.47 | B | B | B |  | 1 | 1 |  | 1520 | 1564 | 4900 |  |  | 4900 | 48.26 | 12 | 101532 | 1554 |  | Y | 41 | 29 | [7 empty] | 김형철 | 2 |  | Y |  |  |  |  | 106.65 | 14-2 | 171.95 | 0 | A |  | 1554 | 3 | 0.16 | 1522 | 0.7 | 68 | 25 | 246 | 4:06 | 25 | 25 | 95 | 0 |  | 0 |  | 550 | AR | 2022-01-10 20:10 | 2022-01-10 20:52 | 43 | 2022-01-10 20:07 | 45 |  |  |  |  | Y |  |  |  | Y | [5 empty] | 143.92 | 94.41 | [23 empty] | 0.01 | 0 | A | [9 empty] | 0 | 0 | 210 | 0 | 0 | 0 | 0 | 894 | 0 | 0 | 0 | 0 | 69 | 163
2022-01-10 | B68387 | 2 | 저탄소 | 20MNCRS5HM7 |  | Si 탈산 | B | 16 | 60 | 52450 | 105.45 | B | B |  | B | 1 |  | 1 | 1555 | 1518 | 10200 |  |  | 10200 | 105.07 | 12 | 97080 | 1653 |  | Y | 56 | 46 | B68384 오버플러 되서 6톤 내려옴 출강온도 낮고 연주 쫒겨 9탬 사용.. | [6 empty] | 임승우 | 2 | [6 empty] | 108.95 | 13-1 | 0 | 260.48 | A |  | 1642 | 1 | 0.25 | 1572 | 1.62 | 65 | 22 | 370 | 6:10 | 18 | 18 | 0 | 69 |  | 51.51 | 0 | 0 | N2 | 2022-01-10 20:50 | 2022-01-10 21:07 | 18 | 2022-01-10 20:37 | 30 |  |  |  |  | N | [7 empty] | 8 | 3.7 | 0 | 16.19 | [23 empty] | 0.43 | 0.43 | A | [9 empty] | 702 | 923 | 0 | 913 | 0 | 0 | 0 | 899 | 0 | 0 | 0 | 0 | 112 | 8 |  |  | 6
2022-01-10 | A69039 | 1 | 고탄소 | STB2D |  | Al 탈산 | B | 1 | 28 | 52700 | 107.7 | B | B | B |  | 1 | 1 |  | 1520 | 1541 | 6400 |  |  | 6400 | 63.03 | 12 | 101532 | 1545 |  | Y | 62 | 55 | [7 empty] | 김형철 | 2 |  |  | Y |  |  |  | 104.55 | 13-4 | 212.13 | 0 | A |  | 1545 | 3 | 0.15 | 1525 | 0.44 | 71 | 32 | 261 | 4:21 | 25 | 25 | 96 | 0 |  | 0 |  | 550 | AR | 2022-01-10 21:32 | 2022-01-10 22:00 | 28 | 2022-01-10 21:30 | 30 |  |  |  |  | Y |  |  |  | Y | [5 empty] | 145.47 | 90.22 | [23 empty] | 1.71 | 0 | A | [9 empty] | 0 | 25 | 163 | 0 | 0 | 0 | 0 | 1397 | 0 | 0 | 0 | 0 | 113 | 61
2022-01-10 | B68388 | 2 | 저탄소 | 20MNCRS5HM7 | TUNDISH교체전 | Si 탈산 | B | 35 | 55 | 51600 | 105.78 | B | B |  | B | 1 |  | 1 | 1555 | 1546 | 9300 |  |  | 9300 | 87.13 | 14 | 106739 | 1666 | 361 | Y | 50 | 46 | [7 empty] | 임승우 | 2 | [6 empty] | 106.4 | 12-9 | 0 | 275.37 | A |  | 1649 | 1 | 0.23 | 1578 | 1.61 | 71 | 27 | 334 | 5:34 | 18 | 19 | 0 | 70 |  | 77.84 | 0 | 0 | N2 | 2022-01-10 21:57 | 2022-01-10 22:11 | 14 | 2022-01-10 21:36 | 34 |  |  |  |  | N | [7 empty] | 13 | 4 | 0 | 19.9 | [23 empty] | 0.21 | 0.21 | A | [9 empty] | 928 | 814 | 198 | 1009 | 0 | 0 | 0 | 847 | 0 | 0 | 0 | 0 | 179 | 9 |  |  | 4
2022-01-10 | B68389 | 2 | 중탄소 | SM45C | TUNDISH교체 | Si 탈산 | B | 5 | 52 | 52300 | 108.23 | B | C |  | C | 1 |  | 2 | 1540 | 1545 | 8700 |  |  | 8700 | 91.23 | 12 | 95364 | 1651 |  | Y | 54 | 45 | [7 empty] | 이호남 | 2 | [6 empty] | 97 | 12-1 | 0 | 225.8 | A |  | 1653 | 1 | 0.27 | 1575 | 1.67 | 82 | 32 | 376 | 6:16 | 15 | 20 | 0 | 71 |  | 146.68 | 0 | 0 | N2 | 2022-01-10 23:03 | 2022-01-10 23:34 | 31 | 2022-01-10 22:51 | 44 | [12 empty] | 5 |  | 0 | 36.56 | [19 empty] | 1.8 |  |  |  | 0.65 | 0.65 | A | [9 empty] | 0 | 0 | 204 | 0 | 0 | 31 | 0 | 1324 | 0 | 664 | 0 | 0 | 280 | 34 |  |  | 9 |  | 1
2022-01-10 | A69040 | 1 | 고탄소 | STB2D |  | Al 탈산 | B | 29 | 33 | 52300 | 79.13 | B | B | C |  | 1 | 1 |  | 1520 | 1574 | 3900 |  |  | 3900 | 46.09 | 10 | 84610 | 1554 |  | Y | 41 | 26 | [7 empty] | 김형철 | 2 |  | Y |  |  |  |  | 101.7 | 12-9 | 197.45 | 0 | A |  | 1550 | 3 | 0.18 | 1514 | 0.95 | 60 | 27 | 343 | 5:43 | 25 | 26 | 97 | 0 |  | 0 |  | 500 | AR | 2022-01-10 22:36 | 2022-01-10 23:04 | 28 | 2022-01-10 22:35 | 29 |  |  |  |  | Y |  |  |  | Y | [5 empty] | 147.39 | 31.73 | [23 empty] | 4.44 | 0 | A | [9 empty] | 0 | 17 | 163 | 0 | 0 | 0 | 0 | 896 | 0 | 0 | 0 | 0 | 35 | 86
2022-01-10 | B68390 | 2 | 중탄소 | SM45C |  | Si 탈산 | B | 38 | 50 | 49200 | 111.18 | C | C |  | C | 1 |  | 1 | 1540 | 1557 | 4900 |  |  | 4900 | 48.5 | 12 | 101032 | 1628 |  | Y | 33 | 29 | [7 empty] | 추창도 | 2 |  |  |  |  | Y |  | 100.2 | 12-4 | 0 | 22.8 | A |  | 1613 | 1 | 0.24 | 1543 | 1.23 | 50 | 16 | 346 | 5:46 | 15 | 16 | 0 | 72 |  | 129.02 | 0 | 0 | N2 | 2022-01-11 00:11 | 2022-01-11 00:36 | 25 | 2022-01-10 23:33 | 63 | [12 empty] | 20 |  | 0 | 26.8 | [23 empty] | 2.52 | 2.52 | A | [9 empty] | 0 | 0 | 404 | 33 | 0 | 133 | 0 | 513 | 0 | 157 | 0 | 0 | 52 | 20 |  |  | 6
2022-01-10 | A69041 | 1 | 고탄소 | STB2D |  | Al 탈산 | B | 11 | 30 | 54300 | 80.77 | C | C | C |  | 1 | 1 |  | 1520 | 1566 | 4700 |  |  | 4700 | 46.29 | 12 | 101532 | 1550 |  | Y | 41 | 28 | [7 empty] | 김형철 | 2 |  | Y |  |  |  |  | 108.65 | 13-8 | 184.87 | 0 | A |  | 1549 | 3 | 0.22 | 1516 | 0.85 | 62 | 27 | 325 | 5:25 | 25 | 25 | 98 | 0 |  | 0 |  | 500 | AR | 2022-01-10 23:43 | 2022-01-11 00:08 | 25 | 2022-01-10 23:42 | 26 |  |  |  |  | Y |  |  |  | Y | [5 empty] | 140.16 | 48.98 | [23 empty] | 7 | 0 | A | [9 empty] | 0 | 23 | 110 | 14 | 0 | 0 | 0 | 955 | 0 | 0 | 0 | 0 | 97 | 50
2022-01-10 | A69042 | 1 | 고탄소 | STB2D |  | Al 탈산 | B | 36 | 3 | 54700 | 78.77 | C | C | C |  | 1 | 1 |  | 1520 | 1561 | 4700 |  |  | 4700 | 46.29 | 12 | 101532 | 1552 |  | Y | 43 | 28 | [7 empty] | 이호남 | 2 |  | Y |  |  |  |  | 95.85 | 12-10 | 212.82 | 0 | A |  | 1562 | 3 | 0.19 | 1520 | 1.2 | 66 | 27 | 290 | 4:50 | 25 | 25 | 99 | 0 |  | 0 |  | 600 | AR | 2022-01-11 00:41 | 2022-01-11 01:14 | 33 | 2022-01-11 00:40 | 34 |  |  |  |  | Y |  |  |  | Y | [5 empty] | 147.62 | 23.26 | [23 empty] | 9.64 | 0 | B | [9 empty] | 0 | 0 | 139 | 40 | 0 | 0 | 0 | 1119 | 0 | 0 | 0 | 0 | 313 | 89
2022-01-10 | B68391 | 2 | 중탄소 | SM45C |  | Si 탈산 | B | 16 | 61 | 53200 | 97.8 | C | C |  | C | 1 |  | 1 | 1540 | 1578 | 4500 |  |  | 4500 | 44.06 | 12 | 102144 | 1612 |  | Y | 38 | 28 | [7 empty] | 추창도 | 2 |  |  |  |  | Y |  | 100.7 | 12-3 | 0 | 126.63 | A |  | 1613 | 1 | 0.32 | 1549 | 1.31 | 56 | 11 | 475 | 7:55 | 15 | 15 | 0 | 73 |  | 50.88 | 0 | 0 | N2 | 2022-01-11 01:08 | 2022-01-11 01:43 | 35 | 2022-01-11 00:48 | 56 | [12 empty] | 9 |  | 0 | 14.67 | [23 empty] | 0.95 | 0.95 | A | [9 empty] | 0 | 0 | 0 | 82 | 0 | 259 | 0 | 712 | 0 | 155 | 0 | 0 | 50 | 51
2022-01-10 | A69043 | 1 | 고탄소 | STB2D |  | Al 탈산 | B | 1 | 29 | 52300 | 86.18 | C | C | C |  | 1 | 1 |  | 1520 | 1559 | 5500 |  |  | 5500 | 54.17 | 12 | 101532 | 1558 |  | Y | 43 | 32 | [7 empty] | 이호남 | 2 |  | Y |  |  |  |  | 112.3 | 14-2 | 185.37 | 0 | A |  | 1552 | 3 | 0.21 | 1514 | 0.9 | 60 | 27 | 314 | 5:14 | 25 | 25 | 100 | 0 |  | 0 |  | 500 | AR | 2022-01-11 01:51 | 2022-01-11 02:13 | 23 | 2022-01-11 01:49 | 25 |  |  |  |  | Y |  |  |  | Y | [5 empty] | 143.92 | 63.14 | [23 empty] | 0 | 0 | A | [9 empty] | 0 | 47 | 184 | 45 | 0 | 0 | 0 | 1193 | 0 | 0 | 0 | 0 | 299 | 50
2022-01-10 | B68392 | 2 | 중탄소 | SM45C |  | Si 탈산 | B | 35 | 56 | 51950 | 104.83 | C | C |  | C | 1 |  | 1 | 1540 | 1576 | 4700 |  |  | 4700 | 32.37 | 18 | 145189 | 1616 |  | Y | 35 | 30 | [7 empty] | 최남길 | 2 |  |  |  |  | Y |  | 99.05 | 12-2 | 0 | 139.77 | A |  | 1612 | 1 | 0.2 | 1555 | 1.28 | 62 | 17 | 491 | 8:11 | 15 | 15 | 0 | 74 |  | 34.14 | 0 | 0 | N2 | 2022-01-11 02:27 | 2022-01-11 02:51 | 24 | 2022-01-11 01:56 | 54 | [12 empty] | 6 |  | 0 | 10.41 | [23 empty] | 0.73 | 0.73 | A | [9 empty] | 0 | 0 | 0 | 10 | 0 | 230 | 0 | 710 | 0 | 160 | 0 | 0 | 55 | 25
2022-01-10 | A69044 | 1 | 고탄소 | STB2D | TUNDISH교체전 | Al 탈산 | B | 29 | 34 | 52700 | 78.33 | C | C | C |  | 1 | 1 |  | 1520 | 1553 | 5300 |  |  | 5300 | 60.01 | 12 | 88317 | 1540 |  | Y | 41 | 34 | [7 empty] | 이호남 | 2 |  | Y |  |  |  |  | 106.8 | 13-5 | 166.31 | 0.02 | A |  | 1546 | 3 | 0.21 | 1513 | 0.89 | 59 | 24 | 303 | 5:03 | 25 | 25 | 101 | 0 |  | 0 |  | 350 | AR | 2022-01-11 02:52 | 2022-01-11 03:23 | 31 | 2022-01-11 02:50 | 32 |  |  |  |  | Y |  |  |  | Y | [5 empty] | 111.49 | 37.84 | [23 empty] | 2.6 | 0 | A | [9 empty] | 0 | 0 | 160 | 15 | 0 | 0 | 0 | 1303 | 0 | 0 | 0 | 0 | 332 | 54
2022-01-10 | B68393 | 2 | 중탄소 | SM45C-F |  | Al 탈산 | B | 5 | 53 | 50350 | 104.35 | C | C |  | C | 1 |  | 1 | 1540 | 1578 | 4600 |  |  | 4600 | 114.43 | 7 | 40201 | 1625 |  | Y | 32 | 26 | [7 empty] | 추창도 | 2 |  |  |  |  | Y |  |  |  | 0 | 108.83 | A |  | 1609 | 1 | 0.19 | 1547 | 1.04 | 54 | 19 | 518 | 8:38 | 15 | 15 | 0 | 75 |  | 38.7 | 0 | 0 | N2 | 2022-01-11 03:36 | 2022-01-11 03:55 | 19 | 2022-01-11 03:08 | 47 | [12 empty] | 19 |  | 0 | 13.91 | [23 empty] | 2.22 | 2.22 | A | [9 empty] | 0 | 0 | 0 | 22 | 0 | 271 | 0 | 503 | 0 | 156 | 0 | 0 | 78 | 21
2022-01-10 | A69045 | 1 | 저탄소 | SCR420HB | TUNDISH교체 | Al 탈산 | B | 11 | 31 | 53800 | 83.3 | C | C | C |  | 1 | 1 |  | 1540 | 1540 | 7200 |  |  | 7200 | 70.91 | 12 | 101532 | 1647 |  | Y | 45 | 35 | [7 empty] | 이호남 | 2 |  | Y |  |  |  |  | 100.25 | 12-8 | 0 | 14.77 | A |  | 1645 | 3 | 0.2 | 1606 | 1.03 | 98 | 35 | 325 | 5:25 | 18 | 20 | 102 | 0 |  | 0 |  | 800 | N2 | 2022-01-11 03:55 | 2022-01-11 04:51 | 59 | 2022-01-11 03:55 | 59 |  |  |  |  | Y |  |  |  | Y | [5 empty] | 0 | 220.75 | [19 empty] | 2.05 |  |  |  | 4.81 | 0.12 | A | [9 empty] | 246 | 1220 | 228 | 14 | 0 | 264 | 0 | 500 | 0 | 396 | 0 | 0 | 0 | 8 |  |  |  |  | 1
2022-01-10 | B68394 | 2 | 중탄소 | SM45C-F |  | Al 탈산 | B | 38 | 51 | 48950 | 104.57 | C | C |  | C | 1 |  | 1 | 1540 | 1551 | 6100 |  |  | 6100 | 66.89 | 13 | 91200 | 1609 |  | Y | 40 | 35 | [15 empty] | 101.95 | 12-6 | 0 | 237.03 | A |  | 1620 | 1 | 0.19 | 1546 | 1.5 | 53 | 17 | 410 | 6:50 | 15 | 16 | 0 | 76 |  | 48.24 | 0 | 0 | N2 | 2022-01-11 04:36 | 2022-01-11 05:02 | 26 | 2022-01-11 04:07 | 55 |  |  |  |  | N | [7 empty] | 14 | 4.2 | 0 | 15.78 | [23 empty] | 1.57 | 1.57 | A | [9 empty] | 0 | 0 | 311 | 0 | 0 | 210 | 0 | 501 | 0 | 156 | 0 | 0 | 53 | 22
2022-01-10 | A69046 | 1 | 저탄소 | SCR420HB |  | Al 탈산 | B | 36 | 4 | 54600 | 77.33 | C | C | C |  | 1 | 1 |  | 1540 | 1550 | 6000 |  |  | 6000 | 70.91 | 10 | 84610 | 1627 |  | Y | 42 | 32 | [7 empty] | 이호남 | 2 | [6 empty] | 98.75 | 13-3 | 0 | 145.81 | A |  | 1618 | 3 | 0.21 | 1582 | 1.03 | 74 | 29 | 308 | 5:08 | 18 | 19 | 103 | 0 |  | 0 |  | 850 | N2 | 2022-01-11 05:02 | 2022-01-11 05:48 | 46 | 2022-01-11 05:01 | 47 |  |  |  |  | Y |  |  |  | Y | [5 empty] | 0 | 220.18 | [23 empty] | 27.09 | 0.12 | A | [9 empty] | 652 | 844 | 0 | 55 | 0 | 227 | 0 | 498 | 0 | 399 | 0 | 0 | 0 | 0
2022-01-10 | B68395 | 2 | 중탄소 | SM45C-F |  | Al 탈산 | B | 16 | 62 | 52350 | 90.03 | C | C |  | C | 1 |  | 1 | 1540 | 1582 | 4700 |  |  | 4700 | 52.22 | 12 | 90008 | 1627 |  | Y | 34 | 29 | [15 empty] | 102.55 | 12-4 | 0 | 85.52 | A |  | 1618 | 1 | 0.2 | 1551 | 1.34 | 58 | 17 | 335 | 5:35 | 15 | 18 | 0 | 77 |  | 44.05 | 0 | 0 | N2 | 2022-01-11 05:40 | 2022-01-11 06:10 | 29 | 2022-01-11 05:22 | 47 | [12 empty] | 3 |  | 0 | 16.72 | [23 empty] | 0.45 | 0.45 | A | [9 empty] | 0 | 0 | 237 | 0 | 0 | 254 | 0 | 499 | 0 | 155 | 0 | 0 | 55 | 38 |  |  | 6
2022-01-10 | A69047 | 1 | 저탄소 | SCR420HB |  | Al 탈산 | B | 1 | 30 | 52300 | 84.93 | C | C | A |  | 1 | 1 |  | 1540 | 1553 | 6600 |  |  | 6600 | 66.67 | 12 | 99000 | 1616 |  | Y | 40 | 34 | [7 empty] | 이호남 | 2 |  | Y |  |  |  |  | 106 | 13-5 | 0 | 170.42 | A |  | 1616 | 3 | 0.2 | 1587 | 0.67 | 79 | 33 | 406 | 6:46 | 18 | 19 | 104 | 0 |  | 0 |  | 999 | N2 | 2022-01-11 06:09 | 2022-01-11 06:43 | 34 | 2022-01-11 06:07 | 36 |  |  |  |  | Y |  |  |  | Y | [5 empty] | 0 | 258.03 | [23 empty] | 27.09 | 37.74 | A | [9 empty] | 863 | 801 | 0 | 14 | 0 | 265 | 0 | 498 | 0 | 400 | 0 | 0 | 0 | 10
2022-01-10 | B68396 | 2 | 중탄소 | SM45C-F |  | Al 탈산 | B | 35 | 57 | 51200 | 93.22 | C | C |  | A | 1 |  | 1 | 1540 | 1586 | 4400 |  |  | 4400 | 46.58 | 11 | 94468 | 1621 |  | Y | 42 | 27 | [17 empty] | 0 | 127.09 | A |  | 1616 | 1 | 0.17 | 1559 | 1.36 | 66 | 25 | 328 | 5:28 | 15 | 20 | 0 | 78 |  | 62.92 | 0 | 0 | N2 | 2022-01-11 06:43 | 2022-01-11 07:16 | 33 | 2022-01-11 06:28 | 48 |  |  |  |  | N | [7 empty] | 2 | 5 | 0 | 25.41 | [23 empty] | 0.17 | 0.17 | A | [9 empty] | 0 | 0 | 229 | 34 | 0 | 265 | 0 | 506 | 0 | 154 | 0 | 0 | 89 | 31 |  |  | 6
2022-01-10 | A69048 | 1 | 저탄소 | SCR420HB |  | Al 탈산 | B | 29 | 35 | 52700 | 80.82 | C | A | A |  | 1 | 1 |  | 1540 | 1582 | 5800 |  |  | 5800 | 57.24 | 12 | 101321 | 1606 |  | Y | 47 | 34 | [7 empty] | 이호남 | 2 |  |  | Y |  |  |  | 108.05 | 13-6 | 0 | 225.6 | A |  | 1606 | 3 | 0.2 | 1577 | 0.88 | 69 | 30 | 339 | 5:39 | 18 | 21 | 105 | 0 |  | 0 |  | 999 | N2 | 2022-01-11 07:14 | 2022-01-11 07:41 | 27 | 2022-01-11 07:13 | 29 |  |  |  |  | Y |  |  |  | Y | [5 empty] | 0 | 215.58 | [23 empty] | 27.09 | 45.55 | A | [9 empty] | 1597 | 239 | 0 | 69 | 0 | 279 | 0 | 497 | 0 | 399 | 0 | 0 | 0 | 37
2022-01-11 | B68397 | 2 | 중탄소 | SM45C-F |  | Al 탈산 | B | 5 | 54 | 50200 | 89.4 | A | A |  | A | 1 |  | 1 | 1540 | 1533 | 6000 |  |  | 6000 | 46.99 | 15 | 127680 | 1629 |  | Y | 40 | 34 | [7 empty] | 박용우 | 2 | [8 empty] | 0 | 236.46 | A |  | 1616 | 1 | 0.19 | 1549 | 1.55 | 56 | 20 | 243 | 4:03 | 15 | 20 | 0 | 79 | 100 | 72.91 | 0 | 0 | N2 | 2022-01-11 07:45 | 2022-01-11 08:22 | 38 | 2022-01-11 07:33 | 50 |  |  |  |  | N | [7 empty] | 5 | 5 | 0 | 26.94 | [23 empty] | 0.78 | 0.78 | A | [9 empty] | 0 | 0 | 0 | 24 | 0 | 170 | 0 | 506 | 0 | 157 | 0 | 0 | 0 | 16 |  |  | 6
2022-01-11 | A69049 | 1 | 저탄소 | SCR420HB |  | Al 탈산 | B | 11 | 32 | 53800 | 77.65 | A | A | A |  | 1 | 1 |  | 1540 | 1557 | 7000 |  |  | 7000 | 68.94 | 12 | 101532 | 1607 |  | Y | 47 | 36 |  |  | A69046 |  |  |  |  | 조관훈 | 2 |  |  | Y |  |  |  | 109.15 | 13-8 | 0 | 169.06 | A |  | 1607 | 3 | 0.26 | 1578 | 0.97 | 70 | 31 | 327 | 5:27 | 18 | 19 | 106 | 0 |  | 0 |  | 999 | N2 | 2022-01-11 08:16 | 2022-01-11 08:44 | 28 | 2022-01-11 08:15 | 29 |  |  |  |  | Y |  |  |  | Y | [5 empty] | 0 | 199.26 | [23 empty] | 27.09 | 48.91 | B | [9 empty] | 1658 | 288 | 0 | 135 | 0 | 194 | 0 | 654 | 0 | 398 | 0 | 0 | 0 | 13
2022-01-11 | B68398 | 2 | 중탄소 | SM45C |  | Si 탈산 | B | 38 | 52 | 48900 | 80.72 | A | A |  | A | 1 |  | 1 | 1540 | 1541 | 5500 |  |  | 5500 | 58.58 | 12 | 93886 | 1617 |  | Y | 41 | 30 | [7 empty] | 박용우 | 2 | [8 empty] | 0 | 249.04 | A |  | 1612 | 1 | 0.25 | 1557 | 1.64 | 64 | 25 | 271 | 4:31 | 15 | 15 | 0 | 80 | 150 | 121.34 | 0 | 0 | N2 | 2022-01-11 08:48 | 2022-01-11 09:25 | 37 | 2022-01-11 08:36 | 49 |  |  |  |  | N | [7 empty] | 2 | 4.5 | 0 | 28.17 | [23 empty] | 0.07 | 0.07 | A | [9 empty] | 0 | 0 | 0 | 16 | 0 | 170 | 0 | 501 | 0 | 156 | 0 | 0 | 0 | 26 |  |  | 4
2022-01-11 | A69050 | 1 | 저탄소 | SCR420HB |  | Al 탈산 | B | 36 | 5 | 53800 | 72.05 | A | A | A |  | 1 | 1 |  | 1540 | 1552 | 6100 |  |  | 6100 | 60.08 | 12 | 101532 | 1626 |  | Y | 41 | 34 |  |  | A69047 |  |  |  |  | 조관훈 | 2 |  | Y |  |  |  |  | 96.7 | 12-10 | 0 | 199.51 | A |  | 1626 | 3 | 0.2 | 1591 | 1.13 | 83 | 33 | 352 | 5:52 | 18 | 18 | 107 | 0 |  | 0 |  | 999 | N2 | 2022-01-11 09:08 | 2022-01-11 09:42 | 34 | 2022-01-11 09:08 | 34 |  |  |  |  | Y |  |  |  | Y | [5 empty] | 0 | 210 | [23 empty] | 27.09 | 58.77 | A | [9 empty] | 951 | 619 | 0 | 44 | 0 | 224 | 0 | 580 | 0 | 493 | 0 | 0 | 0 | 11
2022-01-11 | B68399 | 2 | 중탄소 | SM45C |  | Si 탈산 | B | 16 | 63 | 52400 | 75.97 | A | A |  | A | 1 |  | 1 | 1540 | 1560 | 5000 |  |  | 5000 | 34.43 | 18 | 145230 | 1615 |  | Y | 40 | 28 | [7 empty] | 박용우 | 2 | [6 empty] | 101 | 12-3 | 0 | 110.66 | A |  | 1604 | 1 | 0.18 | 1558 | 1.64 | 65 | 22 | 297 | 4:57 | 15 | 15 | 0 | 81 |  | 50.46 | 0 | 0 | N2 | 2022-01-11 09:53 | 2022-01-11 10:27 | 34 | 2022-01-11 09:42 | 45 |  |  |  |  | N | [8 empty] | 5 | 0 | 11.47 | [23 empty] | 0.37 | 0.37 | A | [9 empty] | 0 | 0 | 0 | 13 | 0 | 169 | 0 | 502 | 0 | 151 | 0 | 0 | 0 | 23 |  |  | 4
2022-01-11 | A69051 | 1 | 저탄소 | SCR420HB |  | Al 탈산 | B | 1 | 31 | 52100 | 89.02 | A | A |  | A | 1 |  | 1 | 1540 | 1587 | 6000 |  |  | 6000 | 59.09 | 12 | 101532 | 1629 |  | Y | 43 | 33 |  |  | A69048 |  |  |  |  | 조관훈 | 2 |  | Y | [6 empty] | 0 | 244.12 | A |  | 1622 | 1 | 4 | 1567 | 0 | 59 | 30 | 352 | 5:52 | 18 | 18 | 0 | 82 |  | 56.03 | 0 | 0 | N2 | 2022-01-11 10:31 | 2022-01-11 10:41 | 10 | 2022-01-11 10:22 | 19 |  |  |  |  | Y | [7 empty] | 2 | 4.5 | 0 | 18.78 | [23 empty] | 0.31 | 0.31 | A | [9 empty] | 1188 | 610 | 0 | 68 | 0 | 257 | 0 | 695 | 0 | 623 | 0 | 0 | 48 | 12 |  |  | 6
2022-01-11 | B68400 | 2 | 중탄소 | SM45CM3 |  | Al 탈산 | B | 35 | 58 | 51250 | 91.2 | A | A |  | A | 1 |  | 1 | 1540 | 1543 | 6200 |  |  | 6200 | 153.79 | 5 | 40315 | 1617 |  | Y | 40 | 36 | [7 empty] | 박용우 | 2 | [6 empty] | 103.55 | 12-6 | 0 | 247.49 | A |  | 1600 | 1 | 0.23 | 1555 | 1.1 | 64 | 27 | 272 | 4:32 | 15 | 15 | 0 | 83 |  | 46.05 | 0 | 0 | N2 | 2022-01-11 11:13 | 2022-01-11 11:31 | 18 | 2022-01-11 11:04 | 27 |  |  |  |  | N | [8 empty] | 5 | 0 | 12.69 | [23 empty] | 0 | 0 | A | [9 empty] | 139 | 0 | 250 | 0 | 0 | 157 | 0 | 644 | 0 | 155 | 0 | 0 | 0 | 23 |  |  | 6
2022-01-11 | A69052 | 1 | 저탄소 | SCR420HB | TUNDISH교체전 | Al 탈산 | B | 29 | 36 | 51900 | 70.83 | A | A | A |  | 1 | 1 |  | 1540 | 1559 | 5800 |  |  | 5800 | 55.06 | 14 | 105349 | 1613 |  | Y | 42 | 35 |  |  | A69049 |  |  |  |  | 조관훈 | 2 |  | Y | [6 empty] | 0 | 253.8 | A |  | 1613 | 3 | 0.22 | 1581 | 1.1 | 73 | 0 | 282 | 4:42 | 18 | 18 | 108 | 0 |  | 0 |  | 999 | N2 | 2022-01-11 11:15 | 2022-01-11 12:39 | 84 | 2022-01-11 11:14 | 85 |  |  |  |  | Y |  |  |  | Y | [5 empty] | 0 | 209.73 | [23 empty] | 27.09 | 111.69 | B | [9 empty] | 973 | 679 | 0 | 34 | 0 | 204 | 0 | 96 | 0 | 624 | 0 | 0 | 0 | 24
2022-01-11 | B68401 | 2 | 중탄소 | SM45CM3 |  | Al 탈산 | B | 5 | 55 | 50200 | 79.85 | A | A |  | A | 1 |  | 1 | 1540 | 1551 | 5400 |  |  | 5400 | 56.74 | 12 | 95166 | 1614 |  | Y | 37 | 32 |  |  | B68398 | 05 |  |  |  | 박용우 | 2 |  |  | Y |  |  |  | 99.1 | 12-2 | 0 | 181.84 | A |  | 1603 | 1 | 0.24 | 1553 | 1.34 | 62 | 24 | 273 | 4:33 | 15 | 15 | 0 | 84 |  | 63.18 | 0 | 0 | N2 | 2022-01-11 12:09 | 2022-01-11 12:36 | 28 | 2022-01-11 11:57 | 39 |  |  |  |  | N | [7 empty] | 2 | 4.5 | 0 | 14.4 | [23 empty] | 0.23 | 0.23 | A | [9 empty] | 157 | 0 | 253 | 50 | 0 | 152 | 0 | 498 | 0 | 149 | 0 | 0 | 0 | 22 |  |  | 6
2022-01-11 | A69053 | 1 | 고탄소 | SEAH-BQ2 | TUNDISH교체 | Al 탈산 | B | 11 | 33 | 53300 | 97.23 | A | A | A |  | 1 | 1 |  | 1520 | 1544 | 7500 |  |  | 7500 | 73.87 | 12 | 101532 | 1602 |  | Y | 47 | 42 | [7 empty] | 조관훈 | 2 | [6 empty] | 106.6 | 13-5 | 0 | 191.71 | A |  | 1610 | 3 | 0.21 | 1569 | 0.82 | 84 | 31 | 360 | 6:00 | 30 | 30 | 109 | 0 |  | 0 |  | 800 | N2 | 2022-01-11 12:42 | 2022-01-11 13:03 | 21 | 2022-01-11 12:41 | 22 |  |  |  |  | Y |  |  |  | Y | [5 empty] | 0 | 346.58 | [19 empty] | 2.08 |  |  |  | 28.95 | 112.8 | B |  |  | 7.023 | 29.761 | 48.348 | 0.303 | 6.884 | 1.624 | 1425.22 | 0 | 0 | 830 | 0 | 0 | 156 | 0 | 443 | 0 | 1889 | 0 | 0 | 228 | 39 |  |  |  |  | 1
2022-01-11 | B68402 | 2 | 중탄소 | SM45CM3 |  | Al 탈산 | B | 38 | 53 | 49500 | 81.95 | A | A |  | A | 1 |  | 1 | 1540 | 1540 | 6300 |  |  | 6300 | 65.73 | 13 | 95851 | 1622 |  | Y | 41 | 33 |  |  | B68399 | 05 |  |  |  | 박용우 | 2 |  |  | Y |  |  |  | 110.1 | 13-4 | 0 | 226.15 | A |  | 1611 | 1 | 0.24 | 1564 | 1.47 | 73 | 28 | 313 | 5:13 | 15 | 15 | 0 | 85 | 66 | 74.74 | 0 | 0 | N2 | 2022-01-11 13:08 | 2022-01-11 13:40 | 31 | 2022-01-11 12:59 | 41 |  |  |  |  | N | [8 empty] | 4.5 | 0 | 15.19 | [23 empty] | 0 | 0 | A | [9 empty] | 149 | 0 | 249 | 47 | 0 | 161 | 0 | 497 | 0 | 157 | 0 | 0 | 0 | 22 |  |  | 4
2022-01-11 | A69054 | 1 | 고탄소 | SEAH-BQ2 |  | Al 탈산 | B | 36 | 6 | 53700 | 101.6 | A | A | B |  | 1 | 1 |  | 1520 | 1545 | 5200 |  |  | 5200 | 61.46 | 10 | 84610 | 1597 | 351 | Y | 42 | 31 | [7 empty] | 조관훈 | 2 | [8 empty] | 0 | 135.17 | A |  | 1597 | 3 | 0.18 | 1549 | 0.81 | 64 | 30 | 167 | 2:47 | 30 | 30 | 110 | 0 |  | 0 |  | 700 | N2 | 2022-01-11 14:07 | 2022-01-11 14:15 | 8 | 2022-01-11 14:06 | 9 |  |  |  |  | Y |  |  |  | Y | [5 empty] | 0 | 420.59 | [23 empty] | 28.95 | 131.84 | B |  |  | 7.153 | 29.763 | 48.128 | 0.426 | 6.728 | 1.617 | 1425.22 | 26 | 0 | 1474 | 0 | 0 | 127 | 0 | 298 | 0 | 1899 | 0 | 0 | 263 | 33
2022-01-11 | B68403 | 2 | 중탄소 | SM45CM3 | TUNDISH교체전 | Al 탈산 | B | 16 | 64 | 52250 | 81.63 | A | A |  | B | 1 |  | 1 | 1540 | 1540 | 5600 |  |  | 5600 | 60.5 | 13 | 92560 | 1593 |  | Y | 40 | 31 |  |  | B68400 | 05 |  |  |  | 박용우 | 2 |  |  | Y | [5 empty] | 0 | 198.14 | A |  | 1611 | 1 | 0.2 | 1561 | 1.47 | 70 | 27 | 314 | 5:14 | 15 | 16 | 0 | 86 |  | 26.49 | 0 | 0 | N2 | 2022-01-11 14:06 | 2022-01-11 14:48 | 42 | 2022-01-11 13:58 | 50 |  |  |  |  | N | [8 empty] | 5 | 0 | 12.1 | [23 empty] | 0 | 0 | A | [9 empty] | 130 | 0 | 243 | 46 | 0 | 173 | 0 | 497 | 0 | 158 | 0 | 0 | 0 | 25
2022-01-11 | A69055 | 1 | 고탄소 | SEAH-BQ2 |  | Al 탈산 | B | 1 | 32 | 52100 | 84.78 | A | B | B |  | 1 | 1 |  | 1520 | 1574 | 5500 |  |  | 5500 | 65 | 10 | 84610 | 1583 |  | Y | 41 | 28 | [7 empty] | 조관훈 | 2 | [6 empty] | 104.15 | 13-2 | 0 | 147.26 | A |  | 1583 | 3 | 0.19 | 1558 | 0.58 | 73 | 36 | 273 | 4:33 | 30 | 30 | 111 | 0 |  | 0 |  | 700 | N2 | 2022-01-11 14:55 | 2022-01-11 15:17 | 22 | 2022-01-11 14:54 | 23 |  |  |  |  | Y |  |  |  | Y | [5 empty] | 0 | 308.61 | [23 empty] | 28.95 | 134.93 | B |  |  | 5.391 | 32.261 | 44.867 | 0.201 | 8.322 | 1.391 | 1426.2 | 42 | 0 | 923 | 0 | 0 | 193 | 0 | 100 | 0 | 998 | 0 | 0 | 118 | 0
2022-01-11 | B68404 | 2 | 중탄소 | SCM440J | TUNDISH교체 | Al 탈산 | B | 35 | 59 | 51900 | 93.3 | B | B |  | B | 1 |  | 1 | 1540 | 1566 | 7700 |  |  | 7700 | 75.85 | 12 | 101520 | 1658 |  | Y | 44 | 39 |  |  | B68401 | 05 |  |  |  | 박용우 | 2 |  | Y |  |  |  |  | 102.6 | 12-5 | 186.34 | 0 | A |  | 1643 | 1 | 0.2 | 1576 | 1.55 | 81 | 19 | 384 | 6:24 | 13 | 20 | 0 | 87 |  | 50.69 | 0 | 0 | AR | 2022-01-11 15:40 | 2022-01-11 16:19 | 39 | 2022-01-11 15:31 | 49 |  |  |  |  | N | [7 empty] | 4 | 4.5 | 17 | 0 | [19 empty] | 1.95 |  |  |  | 0.11 | 0.11 | A | [9 empty] | 1444 | 0 | 0 | 71 | 0 | 221 | 0 | 1046 | 0 | 505 | 0 | 0 | 182 | 16 |  |  |  |  | 1
2022-01-11 | A69056 | 1 | 고탄소 | SEAH-BQ2 |  | Al 탈산 | B | 29 | 37 | 51900 | 86.42 | B | B | B |  | 1 | 1 |  | 1520 | 1571 | 4000 |  |  | 4000 | 47.28 | 10 | 84610 | 1582 |  | Y | 44 | 28 | [7 empty] | 김형철 | 2 |  | Y |  |  |  |  | 96.55 | 12-3 | 0 | 163.78 | A |  | 1582 | 3 | 0.19 | 1547 | 0.83 | 62 | 30 | 366 | 6:06 | 30 | 30 | 112 | 0 |  | 0 |  | 700 | N2 | 2022-01-11 15:57 | 2022-01-11 16:20 | 23 | 2022-01-11 15:56 | 24 |  |  |  |  | Y |  |  |  | Y | [5 empty] | 0 | 302.27 | [23 empty] | 28.95 | 136.22 | A |  |  | 4.387 | 31.494 | 44.65 | 0.14 | 10.177 | 1.418 | 1378.66 | 62 | 0 | 815 | 0 | 0 | 224 | 0 | 296 | 0 | 795 | 0 | 0 | 12 | 32
2022-01-11 | B68405 | 2 | 중탄소 | SCM440J |  | Al 탈산 | B | 5 | 56 | 50500 | 82.18 | B | B |  | B | 1 |  | 1 | 1540 | 1572 | 5900 |  |  | 5900 | 61.21 | 12 | 96390 | 1628 |  | Y | 39 | 32 |  |  | B68402 | 05 |  |  |  | 임승우 | 2 |  | Y |  |  |  |  | 107.6 | 12-10 | 178.8 | 0 | A |  | 1614 | 1 | 0.23 | 1564 | 1.29 | 69 | 24 | 293 | 4:53 | 15 | 15 | 0 | 88 |  | 37.22 | 0 | 0 | AR | 2022-01-11 16:35 | 2022-01-11 17:24 | 49 | 2022-01-11 16:25 | 59 |  |  |  |  | N | [7 empty] | 1 | 3.5 | 10.49 | 0 | [23 empty] | 0.12 | 0.12 | A | [9 empty] | 1378 | 0 | 0 | 0 | 0 | 277 | 0 | 696 | 0 | 0 | 0 | 0 | 0 | 21 |  |  | 4
2022-01-11 | A69057 | 1 | 고탄소 | SEAH-BQ2 |  | Al 탈산 | B | 11 | 34 | 53400 | 90.1 | B | B | B |  | 1 | 1 |  | 1520 | 1541 | 5300 |  |  | 5300 | 52.2 | 12 | 101532 | 1593 |  | Y | 41 | 32 | [7 empty] | 김형철 | 2 |  | Y |  |  |  |  | 110.8 | 13-9 | 0 | 219.96 | A |  | 1593 | 3 | 0.18 | 1548 | 0.94 | 63 | 31 | 331 | 5:31 | 30 | 30 | 113 | 0 |  | 0 |  | 700 | N2 | 2022-01-11 17:05 | 2022-01-11 17:21 | 16 | 2022-01-11 17:03 | 18 |  |  |  |  | Y |  |  |  | Y | [5 empty] | 0 | 340.86 | [23 empty] | 28.95 | 137.63 | A |  |  | 4.761 | 31.909 | 46.619 | 0.173 | 9.791 | 1.461 | 1391.47 | 92 | 0 | 924 | 22 | 0 | 141 | 0 | 443 | 0 | 598 | 0 | 0 | 36 | 0
2022-01-11 | B68406 | 2 | 중탄소 | SCM440J |  | Al 탈산 | B | 38 | 54 | 48950 | 84.82 | B | B |  | B | 1 |  | 1 | 1540 | 1596 | 5600 |  |  | 5600 | 59.15 | 12 | 94680 | 1627 |  | Y | 45 | 33 |  |  | B68403 | 05 |  |  |  | 임승우 | 2 |  | Y |  |  |  |  | 108.25 | 13-1 | 204.36 | 0 | A |  | 1612 | 1 | 0.23 | 1563 | 1.44 | 68 | 20 | 346 | 5:46 | 15 | 16 | 0 | 89 |  | 52.52 | 0 | 0 | AR | 2022-01-11 17:36 | 2022-01-11 18:32 | 56 | 2022-01-11 17:30 | 62 |  |  |  |  | N | [8 empty] | 4 | 16.32 | 0 | [23 empty] | 0 | 0 | A | [9 empty] | 1424 | 0 | 118 | 61 | 0 | 244 | 0 | 796 | 0 | 0 | 0 | 0 | 0 | 26 |  |  | 4
2022-01-11 | A69058 | 1 | 고탄소 | SEAH-BQ2 |  | Al 탈산 | B | 36 | 7 | 54000 | 84.48 | B | B | B |  | 1 | 1 |  | 1520 | 1573 | 3900 |  |  | 3900 | 38.41 | 12 | 101532 | 1591 | 366 | Y | 41 | 23 | [7 empty] | 김형철 | 2 |  | Y |  |  |  |  | 102.95 | 13-7 | 0 | 215.01 | A |  | 1591 | 3 | 0.21 | 1547 | 1.05 | 62 | 24 | 315 | 5:15 | 30 | 30 | 114 | 0 |  | 0 |  | 700 | N2 | 2022-01-11 18:00 | 2022-01-11 18:30 | 30 | 2022-01-11 17:58 | 32 |  |  |  |  | Y |  |  |  | Y | [5 empty] | 0 | 301.58 | [23 empty] | 0 | 0.03 | A |  |  | 4 | 29.426 | 45.858 | 0.716 | 11.465 | 1.558 | 1463.76 | 85 | 0 | 843 | 28 | 0 | 173 | 0 | 597 | 0 | 195 | 0 | 0 | 0 | 47
2022-01-11 | B68407 | 2 | 중탄소 | SCM440J |  | Al 탈산 | B | 16 | 65 | 52250 | 86.03 | B | B |  | B | 1 |  | 1 | 1540 | 1557 | 6500 |  |  | 6500 | 40.75 | 20 | 159510 | 1626 |  | Y | 46 | 34 | [7 empty] | 임승우 | 2 | [6 empty] | 106.35 | 12-7 | 170.68 | 0 | A |  | 1616 | 1 | 0.25 | 1569 | 1.47 | 74 | 22 | 302 | 5:02 | 15 | 16 | 0 | 90 |  | 51.2 | 0 | 0 | AR | 2022-01-11 18:41 | 2022-01-11 19:40 | 59 | 2022-01-11 18:33 | 67 | [14 empty] | 13.99 | 0 | [23 empty] | 0.01 | 0.01 | A | [9 empty] | 1422 | 0 | 0 | 41 | 0 | 301 | 0 | 748 | 0 | 0 | 0 | 0 | 0 | 23 |  |  | 4
2022-01-11 | A69059 | 1 | 고탄소 | SEAH-BQ2 |  | Al 탈산 | B | 1 | 33 | 52400 | 87.45 | B | B | B |  | 1 | 1 |  | 1520 | 1551 | 4500 |  |  | 4500 | 44.32 | 12 | 101532 | 1585 |  | Y | 41 | 28 | [7 empty] | 김형철 | 2 |  | Y | [6 empty] | 0 | 214.89 | A |  | 1585 | 3 | 0.18 | 1545 | 0.87 | 60 | 27 | 447 | 7:27 | 30 | 30 | 115 | 0 |  | 0 |  | 700 | N2 | 2022-01-11 19:15 | 2022-01-11 19:35 | 19 | 2022-01-11 19:14 | 21 |  |  |  |  | Y |  |  |  | Y | [5 empty] | 0 | 325.18 | [23 empty] | 0 | 1.58 | A |  |  | 3.903 | 34.539 | 47.332 | 0.23 | 12.127 | 1.37 | 1378.66 | 101 | 0 | 959 | 34 | 0 | 155 | 0 | 599 | 0 | 197 | 0 | 0 | 0 | 21
2022-01-11 | B68408 | 2 | 중탄소 | AE4140Q |  | Al 탈산 | B | 35 | 60 | 50750 | 101.05 | B | B |  | B | 1 |  | 1 | 1540 | 1558 | 6300 |  |  | 6300 | 164.66 | 5 | 38260 | 1622 | 360 | Y | 55 | 33 | [7 empty] | 임승우 | 2 | [6 empty] | 99.85 | 12-2 | 158.52 | 0 | A |  | 1617 | 1 | 0.25 | 1563 | 0 | 69 | 25 | 325 | 5:25 | 18 | 19 | 0 | 91 |  | 54.68 | 0 | 0 | AR | 2022-01-11 19:56 | 2022-01-11 20:44 | 48 | 2022-01-11 19:46 | 57 | [12 empty] | 3 |  | 15.27 | 0.01 | [20 empty] | 0.46 |  |  | 0.16 | 0.16 | B | [9 empty] | 1074 | 98 | 0 | 84 | 0 | 435 | 0 | 1003 | 0 | 0 | 0 | 0 | 0 | 30 |  |  | 19
2022-01-11 | A69060 | 1 | 고탄소 | SEAH-BQ2 |  | Al 탈산 | B | 29 | 38 | 52000 | 87.98 | B | B | B |  | 1 | 1 |  | 1520 | 1564 | 4000 |  |  | 4000 | 39.4 | 12 | 101532 | 1595 |  | Y | 41 | 23 | [7 empty] | 김형철 | 2 |  | Y |  |  |  |  | 100.95 | 12-8 | 0 | 191.25 | A |  | 1595 | 3 | 0.21 | 1550 | 1.02 | 65 | 30 | 317 | 5:17 | 30 | 30 | 116 | 0 |  | 0 |  | 700 | N2 | 2022-01-11 20:16 | 2022-01-11 20:39 | 23 | 2022-01-11 20:13 | 26 |  |  |  |  | Y |  |  |  | Y | [5 empty] | 0 | 317.29 | [23 empty] | 0 | 0 | A |  |  | 4.335 | 34.19 | 47.729 | 0.161 | 11.01 | 1.395 | 1378.66 | 87 | 0 | 839 | 32 | 0 | 149 | 0 | 599 | 0 | 98 | 0 | 0 | 0 | 28
2022-01-11 | B68409 | 2 | 중탄소 | AE4140Q |  | Al 탈산 | B | 5 | 57 | 50350 | 93.2 | B | B |  | B | 1 |  | 1 | 1540 | 1531 | 6800 |  |  | 6800 | 71.45 | 12 | 95168 | 1628 |  | Y | 45 | 36 | [7 empty] | 임승우 | 2 | [6 empty] | 103.15 | 12-6 | 154.32 | 0 | A |  | 1618 | 1 | 0.24 | 1561 | 0 | 67 | 24 | 359 | 5:59 | 18 | 18 | 0 | 92 | 50 | 50.24 | 0 | 0 | AR | 2022-01-11 20:58 | 2022-01-11 21:45 | 47 | 2022-01-11 20:46 | 59 | [12 empty] | 3 |  | 17.68 | 0 | [20 empty] | 0.48 |  |  | 0.09 | 0.09 | B | [9 empty] | 1261 | 0 | 241 | 72 | 0 | 322 | 0 | 752 | 0 | 0 | 0 | 0 | 0 | 25 |  |  | 19
2022-01-11 | A69061 | 1 | 고탄소 | SEAH-BQ2 |  | Al 탈산 | B | 11 | 35 | 53400 | 92 | B | B | B |  | 1 | 1 |  | 1520 | 1549 | 4300 |  |  | 4300 | 42.35 | 12 | 101532 | 1591 |  | Y | 42 | 25 | [7 empty] | 김형철 | 2 |  | Y | [6 empty] | 0 | 196.69 | A |  | 1591 | 3 | 0.18 | 1545 | 0.94 | 60 | 27 | 313 | 5:13 | 30 | 30 | 117 | 0 |  | 0 |  | 700 | N2 | 2022-01-11 21:21 | 2022-01-11 21:43 | 22 | 2022-01-11 21:20 | 23 |  |  |  |  | Y |  |  |  | Y | [5 empty] | 0 | 348.99 | [23 empty] | 0 | 1.55 | A |  |  | 5.284 | 29.457 | 49.216 | 0.216 | 9.314 | 1.671 | 1483.24 | 46 | 0 | 832 | 9 | 0 | 128 | 0 | 697 | 0 | 0 | 0 | 0 | 53 | 16
2022-01-11 | B68410 | 2 | 중탄소 | AE4140Q | 연주종료 | Al 탈산 | B | 38 | 55 | 48950 | 103.93 | B | B |  | B | 1 |  | 1 | 1540 | 1535 | 7600 |  |  | 7600 | 75.76 | 13 | 100318 | 1625 |  | Y | 51 | 47 | [7 empty] | 임승우 | 2 | [6 empty] | 99.25 | 12-2 | 226.99 | 0 | A |  | 1622 | 1 | 0.21 | 1561 | 1.42 | 67 | 26 | 311 | 5:11 | 18 | 19 | 0 | 93 |  | 39.25 | 0 | 0 | AR | 2022-01-11 22:09 | 2022-01-11 22:50 | 41 | 2022-01-11 21:54 | 56 | [12 empty] | 3 |  | 13.16 | 0.3 | [20 empty] | 0.55 |  |  | 0.13 | 0.13 | B | [9 empty] | 1276 | 0 | 0 | 41 | 0 | 213 | 0 | 898 | 0 | 306 | 0 | 0 | 57 | 11 |  |  | 19
2022-01-11 | A69062 | 1 | 고탄소 | SEAH-BQ2 |  | Al 탈산 | B | 36 | 8 | 54400 | 83.68 | B | B | D |  | 1 | 1 |  | 1520 | 1548 | 4900 |  |  | 4900 | 48.26 | 12 | 101532 | 1584 |  | Y | 42 | 17 | [7 empty] | 김형철 | 2 |  | Y | [6 empty] | 0.36 | 149.98 | A |  | 1584 | 3 | 0.18 | 1546 | 0.93 | 61 | 26 | 274 | 4:34 | 30 | 31 | 118 | 0 |  | 0 |  | 700 | N2 | 2022-01-11 22:22 | 2022-01-11 22:44 | 22 | 2022-01-11 22:20 | 24 |  |  |  |  | Y |  |  |  | Y | [5 empty] | 0 | 289.02 | [23 empty] | 0 | 2.82 | A |  |  | 5.735 | 28.261 | 49.686 | 0.188 | 8.664 | 1.758 | 1458.37 | 93 | 0 | 919 | 9 | 0 | 129 | 0 | 891 | 0 | 99 | 0 | 0 | 72 | 37
2022-01-11 | B68411 | 2 | 고탄소 | STB2I |  | Al 탈산 | I | 16 | 66 | 52000 | 115.45 | B | D |  | D | 1 |  | 1 | 1560 | 1554 | 7100 |  |  | 7100 | 77.85 | 24 | 91200 | 1614 |  | INGOT | 50 | 40 | [7 empty] | 임승우 | [9 empty] | 48.67 | 0 | A |  | 1602 | 1 | 0.25 | 1532 | 1.11 | 77 |  | 294 | 4:54 | 25 | 26 | 0 | 94 |  | 113.12 | 0 | 0 | AR | 2022-01-11 23:32 |  | 37 | 2022-01-11 23:22 | [5 empty] | Y | [8 empty] | 4.5 | 33.87 | 2.48 | 하이드리스 작동 불. | [17 empty] | 1 |  |  |  |  | 0 | 0 | A | [9 empty] | 396 | 1346 | 263 | 40 | 0 | 0 | 0 | 844 | 0 | 0 | 0 | 0 | 227 | 0
2022-01-11 | A69063 | 1 | 고탄소 | AE1055LS |  | Al 탈산 | B | 1 | 34 | 52400 | 88.08 | B | D | D |  | 1 | 1 |  | 1520 | 1592 | 3900 |  |  | 3900 | 38.42 | 12 | 101520 | 1595 |  | Y | 43 | 29 | [7 empty] | 김덕진 | 2 |  | N | Y |  |  |  | 111.25 | 13-9 | 0 | 232.48 | A |  | 1595 | 3 | 0.18 | 1558 | 0.88 | 74 | 36 | 312 | 5:12 | 25 | 25 | 119 | 0 |  | 0 |  | 700 | N2 | 2022-01-11 23:23 | 2022-01-11 23:52 | 29 | 2022-01-11 23:20 | 32 |  |  |  |  | Y |  |  |  | Y | [5 empty] | 0 | 297.01 | [23 empty] | 0 | 0.01 | B | [9 empty] | 48 | 0 | 858 | 9 | 0 | 192 | 0 | 749 | 0 | 353 | 0 | 0 | 96 | 32
2022-01-11 | B68412 | 2 | 중탄소 | SM45CI |  | Al 탈산 | I | 35 | 61 | 50700 | 108.17 | D | D |  | D | 1 |  | 1 | 1560 | 1553 | 7700 |  |  | 7700 | 82.62 | 4 | 93200 | 1640 |  | INGOT | 47 | 45 | [7 empty] | 김규완 | [5 empty] | Y |  |  |  | 204.24 | 0 | A |  | 1649 | 1 | 0.31 | 1571 | 1.45 | 78 |  | 321 | 5:21 | 20 | 21 | 0 | 95 |  | 117.98 | 0 | 0 | AR | 2022-01-12 00:26 |  | 34 | 2022-01-12 00:14 | [5 empty] | Y | [7 empty] | 1 |  | 29.15 | 0.02 | [16 empty] | 0.8 |  | 0.9 |  |  |  |  | 0.05 | 0.05 | A | [9 empty] | 0 | 0 | 260 | 30 | 0 | 0 | 0 | 798 | 0 | 205 | 0 | 0 | 150 | 25
2022-01-11 | A69064 | 1 | 고탄소 | AE1055LS |  | Al 탈산 | B | 29 | 39 | 50000 | 84.12 | D | D | D |  | 1 | 1 |  | 1520 | 1602 | 3300 |  |  | 3300 | 32.51 | 12 | 101520 | 1587 |  | Y | 41 | 37 | [7 empty] | 김덕진 | 2 |  | Y |  |  |  |  | 104.4 | 13-1 | 0 | 196.47 | A |  | 1587 | 3 | 0.17 | 1546 | 1 | 62 | 31 | 383 | 6:23 | 25 | 25 | 120 | 0 |  | 0 |  | 700 | N2 | 2022-01-12 00:31 | 2022-01-12 00:55 | 24 | 2022-01-12 00:30 | 25 |  |  |  |  | Y |  |  |  | Y | [5 empty] | 0 | 290.08 | [23 empty] | 1.04 | 0.65 | B | [9 empty] | 13 | 0 | 766 | 14 | 0 | 179 | 0 | 845 | 0 | 541 | 0 | 0 | 74 | 10
2022-01-11 | B68413 | 2 | 고탄소 | KWH1I |  | Al 탈산 | I | 5 | 58 | 49800 | 106.68 | D | D |  | D | 1 |  | 1 | 1560 | 1558 | 7100 |  |  | 7100 | 83.53 | 10 | 85000 | 1634 |  | INGOT | 50 | 43 | [7 empty] | 김규완 | [7 empty] | 93 | 11-6 | 71.37 | 79.97 | A |  | 1647 | 1 | 0.31 | 1566 | 1.63 | 85 |  | 327 | 5:27 | 20 | 21 | 0 | 96 |  | 231.71 | 0 | 0 | N2 | 2022-01-12 01:38 |  | 22 | 2022-01-12 01:24 | [5 empty] | Y | [7 empty] | 3 | 5 | 0 | 56.43 | [18 empty] | 1 |  |  |  |  | 0.43 | 0.43 | A | [9 empty] | 0 | 0 | 179 | 20 | 0 | 188 | 0 | 698 | 0 | 208 | 0 | 0 | 0 | 57
2022-01-11 | A69065 | 1 | 고탄소 | AE1055LS |  | Al 탈산 | B | 11 | 36 | 51300 | 82.28 | D | D | D |  | 1 | 1 |  | 1520 | 1556 | 5200 |  |  | 5200 | 51.22 | 12 | 101520 | 1588 |  | Y | 42 | 25 | [7 empty] | 김덕진 | 2 |  |  | Y |  |  |  | 111.95 | 13-10 | 0.02 | 132.54 | A |  | 1588 | 3 | 0.17 | 1550 | 0.95 | 66 | 33 | 333 | 5:33 | 25 | 25 | 121 | 0 |  | 0 |  | 700 | N2 | 2022-01-12 01:30 | 2022-01-12 01:56 | 26 | 2022-01-12 01:29 | 26 |  |  |  |  | Y |  |  |  | Y | [5 empty] | 0 | 282.66 | [23 empty] | 2.51 | 0.65 | A | [9 empty] | 25 | 0 | 870 | 15 | 0 | 177 | 0 | 946 | 0 | 496 | 0 | 0 | 192 | 36
2022-01-11 | A69066 | 1 | 고탄소 | AE1055LS |  | Al 탈산 | B | 36 | 9 | 52000 | 78.73 | D | D | D |  | 1 | 1 |  | 1520 | 1554 | 4800 |  |  | 4800 | 47.28 | 12 | 101520 | 1588 |  | Y | 41 | 24 | [7 empty] | 김덕진 | 2 |  | Y | Y |  | N |  | 106.1 | 13-10 | 0.03 | 158.72 | A |  | 1588 | 3 | 0.17 | 1545 | 1.13 | 61 | 23 | 292 | 4:52 | 25 | 25 | 122 | 0 |  | 0 |  | 700 | N2 | 2022-01-12 02:35 | 2022-01-12 03:00 | 25 | 2022-01-12 02:35 | 25 |  |  |  |  | Y |  |  |  | Y | [5 empty] | 0 | 272.5 | [23 empty] | 3.28 | 1.25 | A | [9 empty] | 0 | 0 | 829 | 0 | 0 | 167 | 0 | 897 | 0 | 588 | 0 | 0 | 185 | 63
2022-01-11 | A69067 | 1 | 고탄소 | AE1055LS |  | Al 탈산 | B | 1 | 35 | 51900 | 74.2 | D | D | D |  | 1 | 1 |  | 1520 | 1563 | 4000 |  |  | 4000 | 39.4 | 12 | 101520 | 1584 |  | Y | 42 | 19 | [7 empty] | 김덕진 | 2 |  | Y | [6 empty] | 0.45 | 72.94 | A |  | 1584 | 3 | 0.17 | 1547 | 1.19 | 63 | 30 | 308 | 5:08 | 25 | 25 | 123 | 0 |  | 0 |  | 700 | N2 | 2022-01-12 03:32 | 2022-01-12 04:02 | 29 | 2022-01-12 03:31 | 31 |  |  |  |  | Y |  |  |  | Y | [5 empty] | 0 | 223.38 | [23 empty] | 3.28 | 2.3 | A | [9 empty] | 71 | 0 | 853 | 26 | 0 | 166 | 0 | 890 | 0 | 498 | 0 | 0 | 132 | 11
2022-01-11 | B68414 | 2 | 중탄소 | AE15B36C2 | 연주시작 | Si 탈산 | B | 16 | 67 | 52000 | 109.52 | D | D |  | D | 1 |  | 1 | 1540 | 1536 | 9900 |  |  | 9900 | 103.59 | 12 | 95568 | 1652 | 363 | Y | 54 | 49 | B68413 9t잔강이월 작업전 |  | B68412 | 05 |  |  |  | 김규완 | 2 | [6 empty] | 112.5 | 13-3 | 173.5 | 0 | A |  | 1656 | 1 | 0.3 | 1587 | 1.62 | 89 | 0 | 303 | 5:03 | 15 | 16 | 0 | 97 |  | 49.62 | 0 | 0 | AR | 2022-01-12 04:18 | 2022-01-12 04:45 | 27 | 2022-01-12 03:56 | 49 |  |  |  |  | N | [7 empty] | 7 | 3 | 12.07 | 0 | [16 empty] | 1.6 |  |  | 2.08 |  |  |  | 0.31 | 0.31 | B | [9 empty] | 336 | 0 | 300 | 56 | 0 | 144 | 0 | 799 | 0 | 201 | 0 | 0 | 102 | 34 |  |  | 4 |  | 1
2022-01-11 | A69068 | 1 | 고탄소 | AE1055LS |  | Al 탈산 | B | 29 | 40 | 51900 | 79.97 | D | D | D |  | 1 | 1 |  | 1520 | 1564 | 3800 |  |  | 3800 | 44.92 | 10 | 84600 | 1586 |  | N | 42 | 23 | [7 empty] | 김덕진 | 2 | [6 empty] | 94.25 | 11-10 | 0.49 | 99.6 | A |  | 1586 | 3 | 0.17 | 1539 | 1.31 | 55 | 25 | 300 | 5:00 | 25 | 25 | 124 | 0 |  | 0 |  | 700 | N2 | 2022-01-12 04:42 | 2022-01-12 05:00 | 18 | 2022-01-12 04:39 | 21 |  |  |  |  | Y |  |  |  | Y | [5 empty] | 0 | 262.22 | [23 empty] | 3.28 | 3.62 | A | [9 empty] | 0 | 0 | 745 | 0 | 0 | 162 | 0 | 783 | 0 | 591 | 0 | 0 | 97 | 31
2022-01-11 | B68415 | 2 | 중탄소 | AE15B36C2 |  | Si 탈산 | B | 38 | 56 | 48850 | 99.37 | D | D |  | D | 1 |  | 1 | 1540 | 1573 | 7600 |  |  | 7600 | 79.52 | 12 | 95568 | 1628 |  | Y | 49 | 45 | [7 empty] | 김규완 | 2 |  |  |  |  | Y |  | 106.55 | 12-9 | 108.07 | 0 | A |  | 1630 | 1 | 0.26 | 1566 | 1.75 | 68 | 17 | 271 | 4:31 | 15 | 16 | 0 | 98 | 30 | 31.96 | 0 | 0 | AR | 2022-01-12 05:26 | 2022-01-12 05:56 | 30 | 2022-01-12 05:07 | 49 |  |  |  |  | N | [7 empty] | 4 | 4.5 | 8.38 | 0 | [23 empty] | 0.25 | 0.25 | B | [9 empty] | 309 | 0 | 228 | 0 | 0 | 0 | 0 | 498 | 0 | 0 | 0 | 0 | 72 | 51 |  |  | 4
2022-01-11 | A69069 | 1 | 고탄소 | AE1055LS |  | Al 탈산 | B | 11 | 37 | 53500 | 73.85 | D | D | D |  | 1 | 1 |  | 1520 | 1566 | 3800 |  |  | 3800 | 44.92 | 10 | 84600 | 1587 |  | Y | 41 | 22 | [7 empty] | 김덕진 | 2 |  | Y |  |  | N |  | 101 | 12-8 | 0.01 | 58.97 | A |  | 1587 | 3 | 0.19 | 1550 | 1.16 | 66 | 23 | 300 | 5:00 | 25 | 25 | 125 | 0 |  | 0 |  | 700 | N2 | 2022-01-12 05:43 | 2022-01-12 05:54 | 11 | 2022-01-12 05:34 | 20 |  |  |  |  | Y |  |  |  | Y | [5 empty] | 0 | 231.4 | [23 empty] | 3.28 | 4.84 | A | [9 empty] | 38 | 0 | 809 | 0 | 0 | 196 | 0 | 787 | 0 | 499 | 0 | 0 | 0 | 29
2022-01-11 | B68416 | 2 | 중탄소 | AE15B36C2 |  | Si 탈산 | B | 5 | 59 | 50200 | 93.5 | D | D |  | A | 1 |  | 1 | 1540 | 1537 | 7500 |  |  | 7500 | 67.27 | 14 | 111496 | 1629 |  | Y | 46 | 37 | [7 empty] | 김규완 | 2 | [6 empty] | 101.3 | 12-4 | 239.3 | 0 | A |  | 1620 | 1 | 0.32 | 1550 | 1.78 | 52 | 15 | 427 | 7:07 | 15 | 15 | 0 | 99 | 70 | 86.61 | 0 | 0 | AR | 2022-01-12 06:46 | 2022-01-12 07:04 | 19 | 2022-01-12 06:34 | 31 |  |  |  |  | N | [7 empty] | 4 | 4.5 | 17.43 | 0 | [23 empty] | 0.32 | 0.32 | B | [9 empty] | 301 | 0 | 305 | 57 | 0 | 0 | 0 | 1206 | 0 | 0 | 0 | 0 | 158 | 26 |  |  | 6
2022-01-11 | A69070 | 1 | 고탄소 | AE1055LS | TUNDISH교체전 | Al 탈산 | B | 36 | 10 | 53900 | 72.93 | D | A | A |  | 1 | 1 |  | 1520 | 1577 | 3400 |  |  | 3400 | 36.27 | 12 | 93750 | 1590 |  | Y | 41 | 20 | [7 empty] | 김덕진 | 2 |  | Y | [6 empty] | 0 | 168.42 | A |  | 1590 | 3 | 0.18 | 1547 | 1.34 | 63 | 33 | 256 | 4:16 | 25 | 25 | 126 | 0 |  | 0 |  | 700 | N2 | 2022-01-12 06:41 | 2022-01-12 06:51 | 10 | 2022-01-12 06:41 | 11 |  |  |  |  | Y |  |  |  | Y | [5 empty] | 0 | 234.12 | [23 empty] | 3.97 | 5.36 | A | [9 empty] | 27 | 0 | 702 | 25 | 0 | 192 | 0 | 844 | 0 | 596 | 0 | 0 | 145 | 59
2022-01-12 | B68417 | 2 | 중탄소 | AE15B36C2 | 연주종료 | Si 탈산 | B | 35 | 62 | 50950 | 92.48 | A | A |  | A | 1 |  | 1 | 1540 | 1544 | 7700 |  |  | 7700 | 81.71 | 14 | 94240 | 1644 |  | Y | 42 | 38 | [7 empty] | 박용우 | 2 | [6 empty] | 101.05 | 12-3 | 213.49 | 0 | A |  | 1633 | 1 | 0.58 | 1571 | 1.61 | 73 | 21 | 130 | 2:10 | 15 | 15 | 0 | 100 |  | 46 | 0 | 0 | AR | 2022-01-12 07:44 | 2022-01-12 08:10 | 25 | 2022-01-12 07:25 | 45 |  |  |  |  | N | [7 empty] | 4 | 4.5 | 9.98 | 0 | [23 empty] | 0.41 | 0.41 | B | [9 empty] | 319 | 0 | 385 | 21 | 0 | 0 | 0 | 500 | 0 | 0 | 0 | 0 | 0 | 10 |  |  | 6
2022-01-12 | A69071 | 1 | 저탄소 | BP-SCM415HS | TUNDISH교체 | Al 탈산 | B | 1 | 36 | 52200 | 83.82 | A | A | A |  | 1 | 1 |  | 1540 | 1580 | 5900 |  |  | 5900 | 58.11 | 12 | 101532 | 1660 |  | Y | 42 | 33 | [10 empty] | Y |  |  |  |  | 99.95 | 12-7 | 0 | 231.18 | A |  | 1660 | 3 | 0.21 | 1609 | 1.28 | 96 | 39 | 226 | 3:46 | 13 | 21 | 127 | 0 |  | 0 |  | 999 | N2 | 2022-01-12 07:49 | 2022-01-12 08:10 | 21 | 2022-01-12 07:47 | 23 | [14 empty] | 0 | 292.31 | [19 empty] | 2.38 | 2 |  |  | 0 | 1.32 | A | [9 empty] | 481 | 1046 | 0 | 37 | 0 | 272 | 0 | 295 | 0 | 454 | 0 | 0 | 0 | 5 |  |  |  |  | 1
2022-01-12 | B68418 | 2 | 저탄소 | BP-SCM415HS |  | Al 탈산 | B | 16 | 68 | 51300 | 90.65 | A | A |  | A | 1 |  | 1 | 1555 | 1550 | 8100 |  |  | 8100 | 95.73 | 10 | 84610 | 1666 |  | Y | 46 | 39 |  |  | A69069 | 07 |  |  |  | 박용우 | 2 |  |  | Y | [5 empty] | 5.06 | 300.61 | A |  | 1658 | 1 | 0.33 | 1585 | 1.8 | 72 | 44 | 438 | 7:18 | 13 | 13 | 0 | 101 |  | 47.05 | 0 | 0 | N2 | 2022-01-12 08:40 | 2022-01-12 09:08 | 28 | 2022-01-12 08:30 | 38 |  |  |  |  | Y | [8 empty] | 5 | 0 | 10.72 | [23 empty] | 0.28 | 0.28 | A | [9 empty] | 574 | 1126 | 0 | 245 | 0 | 364 | 0 | 508 | 0 | 208 | 0 | 0 | 0 | 10 |  |  | 6
2022-01-12 | B68419 | 2 | 저탄소 | BP-SCM415HS |  | Al 탈산 | B | 38 | 57 | 48650 | 94.15 | A | A |  | A | 1 |  | 1 | 1555 | 1541 | 7300 |  |  | 7300 | 79.47 | 12 | 91860 | 1630 |  | Y | 43 | 36 |  |  | A69070 | 07 |  |  |  | 박용우 | 2 | [6 empty] | 108.45 | 13-1 | 0 | 270.99 | A |  | 1623 | 1 | 0.42 | 1572 | 1.17 | 59 | 26 | 418 | 6:58 | 15 | 14 | 0 | 102 |  | 107.69 | 0 | 0 | N2 | 2022-01-12 09:47 | 2022-01-12 10:07 | 20 | 2022-01-12 09:32 | 35 |  |  |  |  | Y | [7 empty] | 4 | 4.5 | 0 | 20.67 | [23 empty] | 0.28 | 0.28 | A | [9 empty] | 398 | 1246 | 0 | 236 | 0 | 344 | 0 | 503 | 0 | 208 | 0 | 0 | 0 | 0 |  |  | 6
2022-01-12 | B68420 | 2 | 저탄소 | SCM415 | 유사강종연연주 | Al 탈산 | B | 36 | 11 | 53050 | 94.7 | A | A |  | A | 1 |  | 1 | 1555 | 1561 | 6300 |  |  | 6300 | 65.12 | 12 | 96738 | 1651 |  | Y | 42 | 33 |  |  | A69071 | 07 |  |  |  | 박용우 | 2 |  |  | Y |  |  |  | 102.45 | 13-5 | 0 | 198.91 | A |  | 1633 | 1 | 0.32 | 1574 | 1.33 | 58 | 18 | 453 | 7:33 | 15 | 15 | 0 | 103 |  | 103.98 | 0 | 0 | N2 | 2022-01-12 10:46 | 2022-01-12 11:04 | 19 | 2022-01-12 10:35 | 29 |  |  |  |  | N | [8 empty] | 5 | 0 | 21.42 | [23 empty] | 0.52 | 0.52 | A | [9 empty] | 590 | 549 | 0 | 57 | 0 | 300 | 0 | 502 | 0 | 208 | 0 | 0 | 0 | 4 |  |  | 6
2022-01-12 | B68421 | 2 | 저탄소 | SCM415C1 |  | Al 탈산 | B | 5 | 60 | 50800 | 97.27 | A | A |  | A | 1 |  | 1 | 1555 | 1557 | 6900 |  |  | 6900 | 72.92 | 12 | 94620 | 1643 | 360 | Y | 44 | 33 |  |  | B68418 | 05 |  |  |  | 박용우 | 2 | [6 empty] | 101.7 | 12-4 | 0 | 246.74 | A |  | 1632 | 1 | 0.98 | 1569 | 1.44 | 53 | 14 | 700 | 11:40 | 15 | 16 | 0 | 104 |  | 72.33 | 0 | 0 | N2 | 2022-01-12 11:56 | 2022-01-12 12:10 | 15 | 2022-01-12 11:45 | 26 |  |  |  |  | N | [7 empty] | 3 | 4.5 | 0 | 22.49 | [20 empty] | 1.48 |  |  | 0.44 | 0.44 | A | [9 empty] | 318 | 812 | 0 | 23 | 0 | 277 | 0 | 504 | 0 | 207 | 0 | 0 | 0 | 2 |  |  | 4
2022-01-12 | B68422 | 2 | 저탄소 | SCM415 | 유사강종연연주 | Al 탈산 | B | 35 | 63 | 50900 | 90.07 | A | A |  | A | 1 |  | 1 | 1555 | 1542 | 6900 |  |  | 6900 | 73.88 | 12 | 93401 | 1633 |  | Y | 41 | 35 |  |  | B68419 | 05 |  |  |  | 박용우 | 2 |  |  | Y |  |  |  | 107.3 | 12-9 | 0 | 167.53 | A |  | 1623 | 1 | 0.41 | 1567 | 1.28 | 51 | 8 | 529 | 8:49 | 15 | 15 | 0 | 105 |  | 43.88 | 0 | 0 | N2 | 2022-01-12 12:49 | 2022-01-12 13:19 | 30 | 2022-01-12 12:39 | 40 |  |  |  |  | N | [7 empty] | 3 | 4.5 | 0 | 12.21 | [23 empty] | 0.48 | 0.48 | A | [9 empty] | 630 | 612 | 0 | 35 | 0 | 288 | 0 | 501 | 0 | 203 | 0 | 0 | 0 | 0 |  |  | 6
2022-01-12 | B68423 | 2 | 저탄소 | SCM415 |  | Al 탈산 | B | 16 | 69 | 51700 | 95.57 | A | A |  | A | 1 |  | 1 | 1555 | 1553 | 7000 |  |  | 7000 | 44.49 | 20 | 157326 | 1643 |  | Y | 41 | 35 | [7 empty] | 박용우 | 2 | [8 empty] | 0 | 158.77 | A |  | 1635 | 1 | 0.53 | 1576 | 1.18 | 60 | 14 | 880 | 14:40 | 15 | 15 | 0 | 106 |  | 46.44 | 0 | 0 | N2 | 2022-01-12 13:48 | 2022-01-12 14:30 | 42 | 2022-01-12 13:38 | 52 |  |  |  |  | N | [7 empty] | 2 | 4.5 | 0 | 16.11 | [23 empty] | 0.15 | 0.15 | A | [9 empty] | 487 | 747 | 0 | 42 | 0 | 279 | 0 | 505 | 0 | 207 | 0 | 0 | 0 | 0
2022-01-12 | B68424 | 2 | 저탄소 | SCM415HS | 유사강종연연주 | Al 탈산 | B | 38 | 58 | 48750 | 96.28 | A | B |  | B | 1 |  | 1 | 1555 | 1547 | 8700 |  |  | 8700 | 201.98 | 6 | 43074 | 1675 |  | Y | 53 | 44 | [7 empty] | 박용우 | 2 | [6 empty] | 107.75 | 12-10 | 0 | 237.93 | A |  | 1649 | 1 | 0.28 | 1600 | 1.25 | 87 | 37 | 298 | 4:58 | 15 | 15 | 0 | 107 |  | 61.17 | 0 | 0 | N2 | 2022-01-12 14:49 | 2022-01-12 15:35 | 47 | 2022-01-12 14:40 | 55 |  |  |  |  | Y | [7 empty] | 1 | 4 | 0 | 15.69 | [23 empty] | 0.07 | 0.07 | A | [9 empty] | 747 | 911 | 0 | 101 | 0 | 256 | 0 | 598 | 0 | 204 | 0 | 0 | 0 | 2 |  |  | 4
2022-01-12 | B68425 | 2 | 저탄소 | SCM415HS | TUNDISH교체전 | Al 탈산 | B | 5 | 61 | 50600 | 91.4 | B | B |  | B | 1 |  | 1 | 1555 | 1530 | 9300 |  |  | 9300 | 86.33 | 14 | 107729 | 1640 |  | Y | 50 | 44 | [7 empty] | 임승우 | 2 | [6 empty] | 107 | 12-9 | 0 | 224.79 | A |  | 1649 | 1 | 0.32 | 1586 | 1.73 | 73 | 31 | 287 | 4:47 | 15 | 15 | 0 | 108 | 300 | 145.02 | 0 | 0 | N2 | 2022-01-12 16:01 | 2022-01-12 16:42 | 42 | 2022-01-12 15:51 | 51 |  |  |  |  | Y | [7 empty] | 2 | 4 | 0 | 37.56 | [23 empty] | 0.12 | 0.12 | A | [9 empty] | 458 | 1168 | 0 | 37 | 0 | 924 | 0 | 2957 | 0 | 1025 | 0 | 0 | 104 | 21 |  |  | 4
2022-01-12 | B68426 | 2 | 저탄소 | SCM420HB | TUNDISH교체 | Al 탈산 | B | 35 | 64 | 50950 | 106.42 | B | B |  | B | 1 |  | 1 | 1555 | 1541 | 9900 |  |  | 9900 | 117.01 | 10 | 84610 | 1691 |  | Y | 54 | 49 | [7 empty] | 임승우 | 2 | [6 empty] | 101.65 | 12-3 | 0 | 166.06 | A |  | 1683 | 1 | 0.34 | 1602 | 1.82 | 94 | 37 | 370 | 6:10 | 16 | 20 | 0 | 109 |  | 163.64 | 0 | 0 | N2 | 2022-01-12 17:16 | 2022-01-12 18:08 | 53 | 2022-01-12 17:02 | 67 | [12 empty] | 6 |  | 0 | 40.7 | [19 empty] | 2.04 |  |  |  | 0.26 | 0.26 | B | [9 empty] | 1039 | 750 | 197 | 65 | 0 | 207 | 0 | 957 | 0 | 0 | 0 | 0 | 101 | 18 |  |  | 6 |  | 1
2022-01-12 | B68427 | 2 | 저탄소 | SCM420HB |  | Al 탈산 | B | 16 | 70 | 0 | 94.62 | B | B |  | B | 1 |  | 1 | 1555 | 1554 | 7900 |  |  | 7900 | 77.81 | 12 | 101532 | 1669 |  | Y | 47 | 39 |  |  | B68424 | 05 |  |  |  | 임승우 | 2 |  |  | Y |  | Y |  | 159 |  | 0 | 183.87 | A |  | 1645 | 1 | 0.31 | 1595 | 1.28 | 87 | 34 | 307 | 5:07 | 16 | 17 | 0 | 110 |  | 71.88 | 0 | 0 | N2 | 2022-01-12 18:08 | 2022-01-12 19:06 | 58 | 2022-01-12 17:59 | 67 |  |  |  |  | Y | [9 empty] | 0 | 22.08 | [23 empty] | 0 | 0 | A | [9 empty] | 1303 | 512 | 0 | 52 | 0 | 302 | 0 | 901 | 0 | 0 | 0 | 0 | 46 | 30 |  |  | 4
2022-01-12 | B68428 | 2 | 저탄소 | SCM420HB |  | Al 탈산 | B | 38 | 59 | 48300 | 97.63 | B | B |  | B | 1 |  | 1 | 1555 | 1523 | 8700 |  |  | 8700 | 85.69 | 12 | 101532 | 1662 |  | Y | 50 | 42 |  |  | B68425 | 05 |  |  |  | 임승우 | 2 |  |  | Y |  |  |  | 103.2 | 12-5 | 0 | 210.39 | A |  | 1656 | 1 | 0.28 | 1590 | 1.42 | 82 | 41 | 307 | 5:07 | 16 | 19 | 0 | 111 | 100 | 70.45 | 0 | 0 | N2 | 2022-01-12 19:09 | 2022-01-12 20:03 | 54 | 2022-01-12 18:58 | 65 | [14 empty] | 0 | 20.44 | [23 empty] | 0.08 | 0.08 | A | [9 empty] | 175 | 1259 | 0 | 52 | 0 | 229 | 0 | 947 | 0 | 0 | 0 | 0 | 56 | 25 |  |  | 4
2022-01-12 | B68429 | 2 | 저탄소 | SCM420HB |  | Al 탈산 | B | 5 | 62 | 50100 | 102.5 | B | B |  | B | 1 |  | 1 | 1555 | 1547 | 8000 |  |  | 8000 | 78.79 | 12 | 101532 | 1648 | 361 | Y | 46 | 38 |  |  | B68426 | 05 |  |  |  | 임승우 | 2 |  |  | Y |  |  |  | 109.9 | 13-1 | 0 | 224.58 | A |  | 1639 | 1 | 0.34 | 1583 | 1.33 | 75 | 35 | 404 | 6:44 | 16 | 18 | 0 | 112 |  | 143.1 | 0 | 0 | N2 | 2022-01-12 20:32 | 2022-01-12 21:02 | 30 | 2022-01-12 20:17 | 45 | [12 empty] | 4 |  | 0 | 45.64 | [23 empty] | 0.02 | 0.02 | B | [9 empty] | 593 | 1119 | 0 | 71 | 0 | 254 | 0 | 749 | 0 | 0 | 0 | 0 | 0 | 43 |  |  | 4
2022-01-12 | B68430 | 2 | 저탄소 | SCM420HB | 연주종료 | Al 탈산 | B | 35 | 65 | 50600 | 87.37 | B | B |  | B | 1 |  | 1 | 1555 | 1558 | 6900 |  |  | 6900 | 75.75 | 12 | 91084 | 1659 |  | Y | 42 | 34 |  |  | B68427 | 05 |  |  |  | 임승우 | 2 |  |  | Y |  |  |  | 103.4 | 12-4 | 0 | 202.68 | A |  | 1650 | 1 | 0.3 | 1595 | 1.49 | 87 | 0 | 380 | 6:20 | 16 | 17 | 0 | 113 |  | 90.63 | 0 | 0 | N2 | 2022-01-12 21:16 | 2022-01-12 23:00 | 44 | 2022-01-12 21:08 | 52 |  |  |  |  | Y | [8 empty] | 4 | 0 | 25.34 | [23 empty] | 0 | 0 | A | [9 empty] | 338 | 1127 | 0 | 52 | 0 | 241 | 0 | 798 | 0 | 0 | 0 | 0 | 50 | 20
2022-01-12 | B68431 | 2 | 저탄소 | SCR423PRH | 연주시작 | Al 탈산 | B | 35 | 66 | 0 | 345.58 | B | D |  | D | 1 |  | 1 | 1540 | 1580 | 18700 |  |  | 18700 | 189.37 | 12 | 98750 | 1681 |  | Y | 281 | 9 | P 오바되서 작업중단.. 연주 B68430 까지 받고 끊음 |  | B68428 | 05 |  |  |  | 임승우 | 2 |  |  | Y |  | Y |  | 156.6 |  | 999 | 1067.5 | A |  | 1671 | 1 | 0.33 | 1600 | 1.26 | 97 | 68 | 318 | 5:18 | 16 | 32 | 0 | 0 |  | 31.06 | 0 | 0 | N2 | 2022-01-13 02:30 | 2022-01-13 02:48 | 18 | 2022-01-13 02:15 | 33 |  |  |  |  | Y | [7 empty] | 1 | 3.5 | 0 | 4.14 | [16 empty] | 0.7 |  |  | 2.04 |  | Y |  | 0.11 | 0.11 | B | [9 empty] | 1032 | 94 | 0 | 43 | 0 | 161 | 0 | 795 | 0 | 0 | 0 | 0 | 153 | 10 |  |  |  |  | 1
2022-01-12 | B68432 | 2 | 저탄소 | SCR423PRH |  | Al 탈산 | B | 16 | 72 | 50950 | 97.58 | D | D |  | D | 1 |  | 1 | 1540 | 1540 | 7500 |  |  | 7500 | 88.64 | 10 | 84610 | 1649 |  | Y | 46 | 39 | [7 empty] | 김규완 | 2 |  |  |  |  | Y |  | 92.65 | 11-3 | 0 | 150.45 | A |  | 1644 | 1 | 0.28 | 1580 | 1.41 | 77 | 29 | 254 | 4:14 | 16 | 17 | 0 | 115 |  | 71.41 | 0 | 0 | N2 | 2022-01-13 03:12 | 2022-01-13 03:44 | 32 | 2022-01-13 03:01 | 43 |  |  |  |  | Y | [7 empty] | 4 | 5 | 0 | 21.23 | [23 empty] | 0.56 | 0.56 | B | [9 empty] | 1309 | 166 | 0 | 0 | 0 | 0 | 0 | 993 | 0 | 204 | 0 | 0 | 301 | 0
2022-01-12 | B68433 | 2 | 저탄소 | SCR423PRH |  | Al 탈산 | B | 5 | 63 | 49600 | 85.75 | D | D |  | D | 1 |  | 1 | 1540 | 1571 | 8000 |  |  | 8000 | 94.55 | 10 | 84610 | 1644 |  | Y | 43 | 38 | [7 empty] | 김규완 | 2 |  |  |  |  | Y |  | 97.1 | 11-9 | 0 | 208.17 | A |  | 1640 | 1 | 0.28 | 1570 | 1.88 | 67 | 18 | 250 | 4:10 | 16 | 17 | 0 | 116 | 180 | 115.79 | 0 | 0 | N2 | 2022-01-13 04:08 | 2022-01-13 04:42 | 34 | 2022-01-13 03:59 | 43 |  |  |  |  | Y | [8 empty] | 4.5 | 0 | 27.49 | [23 empty] | 0.32 | 0.32 | A | [9 empty] | 1400 | 0 | 0 | 26 | 0 | 0 | 0 | 499 | 0 | 202 | 0 | 0 | 101 | 13
2022-01-12 | B68434 | 2 | 저탄소 | SCR423PRH |  | Al 탈산 | B | 38 | 60 | 48300 | 88.9 | D | D |  | D | 1 |  | 1 | 1540 | 1553 | 8000 |  |  | 8000 | 78.79 | 12 | 101532 | 1621 | 362 | Y | 44 | 39 |  |  | B68431 | 12 |  |  |  | 김규완 | 2 | [6 empty] | 107.6 | 12-10 | 0 | 148.48 | A |  | 1619 | 1 | 0.24 | 1570 | 1.33 | 67 | 28 | 204 | 3:24 | 16 | 16 | 0 | 117 |  | 142.56 | 0 | 0 | N2 | 2022-01-13 05:29 | 2022-01-13 05:40 | 11 | 2022-01-13 05:19 | 21 |  |  |  |  | Y | [7 empty] | 2 | 4 | 0 | 29.03 | [23 empty] | 0.06 | 0.06 | A | [9 empty] | 1489 | 0 | 204 | 51 | 0 | 0 | 0 | 593 | 0 | 203 | 0 | 0 | 97 | 25
2022-01-12 | B68435 | 2 | 저탄소 | SCR423PRH |  | Al 탈산 | B | 35 | 67 | 50600 | 89.05 | D | D |  | A | 1 |  | 1 | 1540 | 1532 | 8400 |  |  | 8400 | 82.73 | 12 | 101532 | 1620 |  | Y | 45 | 40 |  |  | B68432 | 06 |  |  |  | 김규완 | 2 | [6 empty] | 110.8 | 13-1 | 0 | 176.87 | A |  | 1619 | 1 | 0.24 | 1619 | 0 | 116 | 39 | 219 | 3:39 | 16 | 16 | 0 | 118 |  | 42.92 | 0 | 0 | N2 | 2022-01-13 06:31 | 2022-01-13 06:42 | 11 | 2022-01-13 06:22 | 20 |  |  |  |  | Y | [7 empty] | 2 | 3.5 | 0 | 10.62 | [23 empty] | 0.26 | 0.26 | A | [9 empty] | 1443 | 26 | 0 | 39 | 0 | 0 | 0 | 700 | 0 | 204 | 0 | 0 | 103 | 0
2022-01-13 | B68436 | 2 | 저탄소 | SCR423PRH |  | Al 탈산 | B | 16 | 73 | 51300 | 90.2 | A | A |  | A | 1 |  | 1 | 1540 | 1538 | 7600 |  |  | 7600 | 74.85 | 12 | 101532 | 1630 |  | Y | 45 | 36 |  |  | B68433 | 05 |  |  |  | 박용우 | 2 |  |  |  |  | Y |  | 101 | 12-1 | 0 | 182.81 | A |  | 1618 | 1 | 0.32 | 1564 | 0 | 61 | 32 | 224 | 3:44 | 16 | 17 | 0 | 119 | 100 | 71 | 0 | 0 | N2 | 2022-01-13 07:31 | 2022-01-13 07:43 | 12 | 2022-01-13 07:21 | 22 |  |  |  |  | Y | [8 empty] | 4 | 0 | 16.39 | [23 empty] | 0.45 | 0.45 | A | [9 empty] | 820 | 511 | 0 | 37 | 0 | 0 | 0 | 497 | 0 | 205 | 0 | 0 | 0 | 11
2022-01-13 | A69072 | 1 | 저탄소 | SCR423PRH |  | Al 탈산 | B | 11 | 38 | 52700 | 231.57 | A | A | A |  | 1 | 1 |  | 1530 | 1572 | 6400 |  |  | 6400 | 75.64 | 10 | 84610 | 1641 |  | Y | 183 | 36 | [7 empty] | 조관훈 | 2 | [6 empty] | 96.7 | 12-3 | 0 | 265.43 | A |  | 1628 | 3 | 0.21 | 1585 | 0.9 | 82 | 30 | 368 | 6:08 | 16 | 19 | 1 | 0 |  | 0 |  | 300 | N2 | 2022-01-13 07:58 | 2022-01-13 08:38 | 40 | 2022-01-13 07:57 | 41 | [14 empty] | 0 | 197.37 | [23 empty] | 0 | 31.85 | A | [9 empty] | 1570 | 0 | 136 | 0 | 0 | 0 | 0 | 998 | 0 | 796 | 0 | 0 | 298 | 14
2022-01-13 | B68437 | 2 | 고탄소 | AE4150HF2 | 연주시작 | Al 탈산 | B | 5 | 64 | 49800 | 103.35 | A | A |  | A | 1 |  | 1 | 1530 | 1534 | 9100 |  |  | 9100 | 98.77 | 12 | 92135 | 1641 |  | Y | 51 | 45 |  |  | B68434 | 05 |  |  |  | 박용우 | 2 |  |  | Y |  |  |  | 103.1 | 12-4 | 269.48 | 0 | A |  | 1639 | 1 | 0.25 | 1576 | 1.51 | 91 | 47 | 211 | 3:31 | 18 | 21 | 0 | 120 | 40 | 44.32 | 0 | 0 | AR | 2022-01-13 08:43 | 2022-01-13 09:01 | 18 | 2022-01-13 08:29 | 32 |  |  |  |  | N | [7 empty] | 2 | 3.5 | 12.84 | 0 | [17 empty] | 1 |  | 1.74 |  |  |  | 0.11 | 0.11 | A | [9 empty] | 1427 | 0 | 420 | 20 | 0 | 276 | 0 | 903 | 0 | 253 | 0 | 0 | 52 | 0 |  |  | 6 |  | 1
2022-01-13 | A69073 | 1 | 저탄소 | SCR423PRH | TUNDISH교체전 | Al 탈산 | B | 29 | 41 | 51700 | 74.08 | A | A | A |  | 1 | 1 |  | 1530 | 1599 | 5500 |  |  | 5500 | 70.08 | 10 | 78482 | 1627 |  | Y | 42 | 32 | [7 empty] | 조관훈 | 2 |  |  |  |  | Y |  | 91.85 | 11-7 | 0 | 167.08 | A |  | 1627 | 3 | 0.19 | 1569 | 1.76 | 66 | 15 | 316 | 5:16 | 16 | 16 | 2 | 0 |  | 0 |  | 500 | N2 | 2022-01-13 08:50 | 2022-01-13 09:30 | 40 | 2022-01-13 08:50 | 40 |  |  |  |  | Y |  |  |  | Y | [5 empty] | 0 | 143.47 | [23 empty] | 0 | 34.16 | A | [9 empty] | 1502 | 41 | 0 | 26 | 0 | 0 | 0 | 745 | 0 | 616 | 0 | 0 | 97 | 0
2022-01-13 | B68438 | 2 | 고탄소 | AE4150HF2 |  | Al 탈산 | B | 38 | 61 | 48150 | 94.15 | A | A |  | A | 1 |  | 1 | 1530 | 1533 | 7800 |  |  | 7800 | 78.06 | 13 | 99921 | 1601 |  | Y | 47 | 39 |  |  | B68435 | 05 |  |  |  | 박용우 | 2 |  |  | Y | [5 empty] | 224.11 | 0 | A |  | 1600 | 1 | 0.25 | 1552 | 0 | 67 | 25 | 196 | 3:16 | 18 | 19 | 0 | 121 |  | 28.75 | 0 | 0 | AR | 2022-01-13 09:38 | 2022-01-13 10:07 | 28 | 2022-01-13 09:28 | 38 |  |  |  |  | N | [7 empty] | 2 | 4 | 9.4 | 0 | [20 empty] | 0.96 |  |  | 0.11 | 0.11 | A | [9 empty] | 1529 | 0 | 104 | 28 | 0 | 262 | 0 | 702 | 0 | 255 | 0 | 0 | 48 | 0 |  |  | 6
2022-01-13 | A69074 | 1 | 중탄소 | AE15B34M | TUNDISH교체 | Si 탈산 | B | 1 | 37 | 52200 | 95.23 | A | A | A |  | 1 | 1 |  | 1530 | 1562 | 7300 |  |  | 7300 | 71.9 | 12 | 101532 | 1662 |  | Y | 43 | 38 | [7 empty] | 조관훈 | 2 | [6 empty] | 94.1 | 12-1 | 194.36 | 0 | A |  | 1648 | 3 | 0.18 | 1577 | 1.34 | 80 | 26 | 283 | 4:43 | 13 | 21 | 3 | 0 |  | 0 | 0 | 300 | AR | 2022-01-13 10:18 | 2022-01-13 10:40 | 23 | 2022-01-13 10:03 | 37 |  |  |  |  | N |  |  |  | Y |  |  |  | 6 |  | 97.16 | 60.2 | [19 empty] | 2.29 |  |  |  | 0.02 | 0.02 | B | [9 empty] | 189 | 0 | 494 | 8 | 0 | 224 | 0 | 895 | 0 | 246 | 0 | 0 | 116 | 29 |  |  | 6 |  | 1
2022-01-13 | B68439 | 2 | 고탄소 | AE4150HF2 |  | Al 탈산 | B | 35 | 68 | 50650 | 107.27 | A | A |  | A | 1 |  | 1 | 1530 | 1531 | 7500 |  |  | 7500 | 72.2 | 13 | 103883 | 1611 |  | Y | 48 | 38 |  |  | B68436 | 05 |  |  |  | 박용우 | 2 |  |  | Y |  |  |  | 103.95 | 12-4 | 203.69 | 0 | A |  | 1606 | 1 | 0.24 | 1549 | 0.78 | 64 | 23 | 188 | 3:08 | 18 | 19 | 0 | 122 |  | 52.5 | 0 | 0 | AR | 2022-01-13 10:48 | 2022-01-13 11:20 | 31 | 2022-01-13 10:26 | 54 |  |  |  |  | N | [7 empty] | 1 | 3.5 | 13.6 | 0 | [20 empty] | 0.87 |  |  | 0.09 | 0.09 | A | [9 empty] | 1369 | 0 | 0 | 0 | 0 | 219 | 0 | 771 | 0 | 251 | 0 | 0 | 99 | 4 |  |  | 6
2022-01-13 | A69075 | 1 | 중탄소 | AE15B34M |  | Si 탈산 | B | 36 | 12 | 53100 | 67.55 | A | A | A |  | 1 | 1 |  | 1530 | 1583 | 6000 |  |  | 6000 | 70.91 | 10 | 84610 | 1626 |  | Y | 41 | 34 |  |  | A69072 |  |  |  |  | 조관훈 | 2 |  | Y |  |  |  |  | 96.4 | 12-8 | 106.66 | 0 | A |  | 1626 | 3 | 0.2 | 1585 | 1.58 | 88 | 21 | 247 | 4:07 | 13 | 15 | 4 | 0 |  | 0 |  | 400 | AR | 2022-01-13 10:52 | 2022-01-13 11:39 | 47 | 2022-01-13 10:52 | 48 |  |  |  |  | N |  |  |  | Y | [5 empty] | 73.24 | 31.86 | [23 empty] | 3.23 | 35.01 | A | [9 empty] | 53 | 0 | 684 | 62 | 0 | 92 | 0 | 446 | 0 | 319 | 0 | 0 | 142 | 42
2022-01-13 | B68440 | 2 | 고탄소 | AE4150HF2 | 잔강최소화전 | Al 탈산 | B | 16 | 74 | 51650 | 87.35 | A | A |  | A | 1 |  | 1 | 1530 | 1557 | 6600 |  |  | 6600 | 66.01 | 14 | 99991 | 1619 |  | Y | 40 | 36 | [7 empty] | 박용우 | 2 | [6 empty] | 93.45 | 11-3 | 120.39 | 0 | A |  | 1613 | 1 | 0.24 | 1559 | 1.41 | 74 | 26 | 185 | 3:05 | 18 | 19 | 0 | 123 |  | 45.49 | 0 | 0 | AR | 2022-01-13 11:27 | 2022-01-13 12:29 | 62 | 2022-01-13 11:16 | 74 |  |  |  |  | N | [7 empty] | 1 | 4 | 11.51 | 0 | [20 empty] | 0.45 |  |  | 0.03 | 0.03 | A | [9 empty] | 1400 | 0 | 240 | 0 | 0 | 257 | 0 | 704 | 0 | 257 | 0 | 0 | 52 | 21 |  |  | 4
2022-01-13 | A69076 | 1 | 중탄소 | AE15B34M |  | Si 탈산 | B | 11 | 39 | 53400 | 87.53 | A | A | A |  | 1 | 1 |  | 1530 | 1565 | 5700 |  |  | 5700 | 56.14 | 12 | 101532 | 1608 | 340 | Y | 40 | 32 |  |  | A69073 |  |  |  |  | 조관훈 | 2 |  | Y |  |  |  |  | 105.6 | 13-2 | 123.76 | 0 | A |  | 1698 | 3 | 0.19 | 1576 | 3.21 | 79 | 29 | 249 | 4:09 | 13 | 16 | 5 | 0 |  | 0 |  | 410 | AR | 2022-01-13 12:14 | 2022-01-13 12:38 | 24 | 2022-01-13 12:04 | 34 |  |  |  |  | N |  |  |  | Y | [5 empty] | 84.13 | 97.77 | [23 empty] | 4.84 | 35.01 | A | [9 empty] | 51 | 0 | 688 | 25 | 0 | 153 | 0 | 845 | 0 | 642 | 0 | 0 | 98 | 38
2022-01-13 | B68441 | 2 | 저탄소 | AE4320HG | 잔강최소화 | Al 탈산 | B | 5 | 65 | 49350 | 124.48 | A | A |  | A | 1 |  | 1 | 1555 | 1542 | 8900 |  |  | 8900 | 105.19 | 10 | 84610 | 1672 |  | Y | 56 | 45 | [7 empty] | 박용우 | 2 | [6 empty] | 102.25 | 12-3 | 3.43 | 199.48 | A |  | 1663 | 1 | 0.25 | 1574 | 0 | 69 | 19 | 324 | 5:24 | 16 | 25 | 0 | 124 |  | 133.63 | 0 | 0 | N2 | 2022-01-13 12:58 | 2022-01-13 13:42 | 44 | 2022-01-13 12:37 | 65 | [14 empty] | 0 | 42.95 | [23 empty] | 0.33 | 0.33 | A | [9 empty] | 358 | 17 | 325 | 321 | 0 | 195 | 0 | 600 | 0 | 258 | 0 | 0 | 0 | 5 |  |  | 4
2022-01-13 | A69077 | 1 | 중탄소 | AE15B34M |  | Si 탈산 | B | 29 | 42 | 52300 | 68.38 | A | A | A |  | 1 | 1 |  | 1530 | 1532 | 5800 |  |  | 5800 | 57.12 | 12 | 101532 | 1603 |  | Y | 43 | 33 | [7 empty] | 조관훈 | 2 |  |  |  |  | Y |  | 99.7 | 12-5 | 161.9 | 0 | A |  | 1603 | 3 | 0.19 | 1573 | 1.25 | 76 | 26 | 264 | 4:24 | 13 | 16 | 6 | 0 |  | 0 |  | 410 | AR | 2022-01-13 13:09 | 2022-01-13 13:46 | 37 | 2022-01-13 13:07 | 39 |  |  |  |  | N |  |  |  | Y | [5 empty] | 83.55 | 19.26 | [23 empty] | 0.67 | 0 | A | [9 empty] | 105 | 9 | 205 | 43 | 0 | 156 | 0 | 691 | 0 | 397 | 0 | 0 | 65 | 14
2022-01-13 | B68442 | 2 | 저탄소 | AE4320HG |  | Al 탈산 | B | 38 | 62 | 48150 | 110.52 | A | A |  | A | 1 |  | 1 | 1555 | 1527 | 8500 |  |  | 8500 | 100.46 | 10 | 84610 | 1662 |  | Y | 53 | 45 | [7 empty] | 박용우 | 2 |  |  |  |  | Y |  |  |  | 0 | 195.55 | A |  | 1648 | 1 | 0.24 | 1583 | 1.49 | 78 | 31 | 257 | 4:17 | 16 | 19 | 0 | 125 |  | 75.22 | 0 | 0 | N2 | 2022-01-13 13:57 | 2022-01-13 14:44 | 47 | 2022-01-13 13:38 | 66 | [12 empty] | 7 |  | 0 | 22.14 | [23 empty] | 0.83 | 0.83 | A | [9 empty] | 465 | 0 | 110 | 521 | 0 | 178 | 0 | 505 | 0 | 258 | 0 | 0 | 0 | 16
2022-01-13 | A69078 | 1 | 중탄소 | AE15B34M |  | Si 탈산 | B | 1 | 38 | 52200 | 81.52 | A | A | C |  | 1 | 1 |  | 1530 | 1526 | 7000 |  |  | 7000 | 68.94 | 12 | 101532 | 1591 |  | Y | 45 | 41 |  |  | A69075 |  |  |  |  | 조관훈 | 2 |  | Y |  |  |  |  | 106 | 13-3 | 164.36 | 0 | A |  | 1600 | 3 | 0.18 | 1567 | 0.94 | 70 | 28 | 240 | 4:00 | 13 | 19 | 7 | 0 |  | 0 |  | 400 | AR | 2022-01-13 14:24 | 2022-01-13 14:53 | 29 | 2022-01-13 14:23 | 31 |  |  |  |  | N |  |  |  | Y | [5 empty] | 76.45 | 70.26 | [23 empty] | 2.98 | 0 | A | [9 empty] | 140 | 33 | 278 | 44 | 0 | 155 | 0 | 794 | 0 | 597 | 0 | 0 | 95 | 19
2022-01-13 | B68443 | 2 | 저탄소 | AE4320HG |  | Al 탈산 | B | 35 | 69 | 50000 | 101.22 | A | C |  | C | 1 |  | 1 | 1555 | 1532 | 8400 |  |  | 8400 | 82.73 | 12 | 101532 | 1647 |  | Y | 46 | 43 | [7 empty] | 박용우 | 2 | [6 empty] | 107.1 | 12-7 | 0 | 189.52 | A |  | 1649 | 1 | 0.27 | 1587 | 1.59 | 82 | 33 | 230 | 3:50 | 16 | 17 | 0 | 126 |  | 90.98 | 0 | 0 | N2 | 2022-01-13 14:58 | 2022-01-13 15:51 | 53 | 2022-01-13 14:37 | 74 | [12 empty] | 11 |  | 0 | 20.42 | [23 empty] | 0.99 | 0.99 | A | [9 empty] | 435 | 0 | 0 | 629 | 0 | 181 | 0 | 502 | 0 | 258 | 0 | 0 | 0 | 12
2022-01-13 | A69079 | 1 | 중탄소 | AE15B34M |  | Si 탈산 | B | 36 | 13 | 53600 | 77.42 | C | C | C |  | 1 | 1 |  | 1530 | 1532 | 6000 |  |  | 6000 | 59.09 | 12 | 101532 | 1604 |  | Y | 44 | 32 | [7 empty] | 이호남 | 2 | [6 empty] | 98.85 | 13-1 | 137.72 | 0 | A |  | 1595 | 3 | 0.2 | 1557 | 1.52 | 60 | 17 | 300 | 5:00 | 13 | 15 | 8 | 0 |  | 0 |  | 0 | AR | 2022-01-13 15:24 | 2022-01-13 16:02 | 38 | 2022-01-13 15:23 | 39 |  |  |  |  | N |  |  |  | Y | [5 empty] | 0 | 0 | [23 empty] | 5.77 | 0 | A | [9 empty] | 202 | 15 | 701 | 91 | 0 | 182 | 0 | 648 | 0 | 492 | 0 | 0 | 75 | 28
2022-01-13 | B68444 | 2 | 저탄소 | AE4320HG | TUNDISH교체전 | Al 탈산 | B | 16 | 75 | 51400 | 96.38 | C | C |  | C | 1 |  | 1 | 1555 | 1532 | 8500 |  |  | 8500 | 83.72 | 12 | 101532 | 1654 |  | N | 51 | 42 | [15 empty] | 106.1 | 12-5 | 0 | 219.73 | A |  | 1647 | 1 | 0.25 | 1582 | 1.59 | 77 | 30 | 370 | 6:10 | 16 | 17 | 0 | 127 |  | 53.13 | 0 | 0 | N2 | 2022-01-13 16:18 | 2022-01-13 17:01 | 43 | 2022-01-13 16:08 | 53 | [14 empty] | 0 | 16.12 | [23 empty] | 0.55 | 0.55 | A | [9 empty] | 544 | 0 | 523 | 81 | 0 | 253 | 0 | 808 | 0 | 257 | 0 | 0 | 0 | 44
2022-01-13 | A69080 | 1 | 중탄소 | AE15B34M |  | Si 탈산 | B | 11 | 40 | 53200 | 66.02 | C | C | C |  | 1 | 1 |  | 1530 | 1553 | 4900 |  |  | 4900 | 48.26 | 12 | 101532 | 1611 |  | Y | 41 | 25 | [7 empty] | 이호남 | 2 | [6 empty] | 95 | 12-1 | 187.72 | 0 | A |  | 1601 | 3 | 0.18 | 1566 | 1.4 | 69 | 23 | 251 | 4:11 | 13 | 14 | 9 | 0 |  | 0 |  | 350 | AR | 2022-01-13 16:28 | 2022-01-13 17:08 | 40 | 2022-01-13 16:27 | 41 |  |  |  |  | N |  |  |  | Y | [5 empty] | 69.94 | 33.53 | [23 empty] | 8.35 | 0 | A | [9 empty] | 155 | 0 | 432 | 54 | 0 | 271 | 0 | 695 | 0 | 399 | 0 | 0 | 97 | 20
2022-01-13 | B68445 | 2 | 저탄소 | SM16CM2 | TUNDISH교체 | Al 탈산 | B | 5 | 66 | 49350 | 100.32 | C | C |  | C | 1 |  | 1 | 1555 | 1563 | 7500 |  |  | 7500 | 81.39 | 11 | 92154 | 1687 |  | Y | 42 | 37 | [15 empty] | 103.35 | 12-4 | 211.57 | 0 | A |  | 1674 | 1 | 0.27 | 1601 | 1.59 | 86 | 30 | 217 | 3:37 | 15 | 20 | 0 | 128 |  | 77.32 | 0 | 0 | AR | 2022-01-13 17:51 | 2022-01-13 18:30 | 39 | 2022-01-13 17:32 | 58 |  |  |  |  | Y | [7 empty] | 5 |  | 19.81 | 0 | [16 empty] | 0.9 |  |  | 1.85 |  |  |  | 0.33 | 0.33 | B | [9 empty] | 0 | 0 | 819 | 50 | 0 | 245 | 0 | 915 | 0 | 311 | 0 | 0 | 0 | 23 |  |  |  |  | 1
2022-01-13 | A69081 | 1 | 중탄소 | AE15B34M | TUNDISH교체전 | Si 탈산 | B | 29 | 43 | 51500 | 68.82 | C | C | C |  | 1 | 1 |  | 1530 | 1556 | 4700 |  |  | 4700 | 52.86 | 12 | 88908 | 1607 |  | Y | 41 | 25 | [7 empty] | 이호남 | 2 | [6 empty] | 96.05 | 12-1 | 176.31 | 0 | A |  | 1597 | 3 | 0.19 | 1562 | 1.3 | 65 | 25 | 270 | 4:30 | 13 | 15 | 10 | 0 |  | 0 |  | 400 | AR | 2022-01-13 17:39 | 2022-01-13 18:11 | 32 | 2022-01-13 17:38 | 33 |  |  |  |  | N |  |  |  | Y | [5 empty] | 76.89 | 37.53 | [23 empty] | 11.28 | 0 | A | [9 empty] | 156 | 0 | 329 | 29 | 0 | 205 | 0 | 502 | 0 | 398 | 0 | 0 | 0 | 20
2022-01-13 | B68446 | 2 | 저탄소 | SM16CM2 |  | Al 탈산 | B | 38 | 63 | 48000 | 95.13 | C | C |  | C | 1 |  | 1 | 1555 | 1565 | 5400 |  |  | 5400 | 52.57 | 13 | 102727 | 1656 |  | Y | 36 | 30 | [15 empty] | 103.9 | 12-5 | 236.17 | 0 | A |  | 1642 | 1 | 0.25 | 1585 | 1.36 | 70 | 21 | 211 | 3:31 | 15 | 15 | 0 | 129 |  | 62.66 | 0 | 0 | AR | 2022-01-13 18:48 | 2022-01-13 19:30 | 42 | 2022-01-13 18:21 | 69 |  |  |  |  | Y | [7 empty] | 13 | 5 | 13.57 | 0 | [23 empty] | 0.63 | 0.63 | B | [9 empty] | 0 | 0 | 761 | 0 | 0 | 324 | 0 | 1008 | 0 | 206 | 0 | 0 | 0 | 32
2022-01-13 | A69082 | 1 | 고탄소 | AE40B53M | TUNDISH교체 | Al 탈산 | B | 1 | 39 | 51700 | 75.23 | C | C | C |  | 1 | 1 |  | 1520 | 1555 | 5100 |  |  | 5100 | 60.28 | 10 | 84610 | 1629 |  | Y | 40 | 26 | [7 empty] | 이호남 | 2 | [8 empty] | 168.38 | 0 | A |  | 1620 | 3 | 0.17 | 1574 | 1.35 | 88 | 31 | 292 | 4:52 | 25 | 25 | 11 | 0 |  | 0 |  | 400 | AR | 2022-01-13 18:47 | 2022-01-13 19:38 | 53 | 2022-01-13 18:45 | 55 |  |  |  |  | Y |  |  |  | Y | [5 empty] | 122.29 | 16.72 | [19 empty] | 1.39 |  |  |  | 0 | 0 | A | [9 empty] | 0 | 34 | 341 | 40 | 0 | 147 | 0 | 495 | 0 | 399 | 0 | 0 | 76 | 23 |  |  |  |  | 1
2022-01-13 | B68447 | 2 | 고탄소 | AE40B53M |  | Al 탈산 | B | 35 | 70 | 50200 | 104.82 | C | C | C |  | 1 | 1 |  | 1530 | 1574 | 6000 |  |  | 6000 | 59.09 | 12 | 101532 | 1624 | 361 | Y | 54 | 35 | [15 empty] | 101 | 12-1 | 193.93 | 0 | A |  | 1611 | 3 | 0.19 | 1566 | 0.9 | 80 | 40 | 256 | 4:16 | 25 | 30 | 12 | 0 |  | 0 |  | 999 | AR | 2022-01-13 19:56 | 2022-01-13 20:41 | 45 | 2022-01-13 19:55 | 46 |  |  |  |  | Y |  |  |  | Y | [5 empty] | 222.02 | 91.73 | [23 empty] | 2.56 | 0 | A | [9 empty] | 0 | 0 | 244 | 20 | 0 | 253 | 0 | 901 | 0 | 205 | 0 | 0 | 137 | 52
2022-01-13 | A69083 | 1 | 저탄소 | SM16CM2 |  | Al 탈산 | B | 36 | 14 | 53500 | 88.13 | C | C |  | C | 1 |  | 1 | 1540 | 1552 | 6400 |  |  | 6400 | 70.08 | 13 | 91325 | 1644 |  | Y | 41 | 33 | [7 empty] | 이호남 | 2 |  |  |  |  | Y |  | 98.75 | 13-1 | 123.19 | 0 | A |  | 1635 | 1 | 0.25 | 1580 | 1.57 | 65 | 19 | 205 | 3:25 | 15 | 15 | 0 | 130 |  | 50.77 | 0 | 0 | AR | 2022-01-13 20:04 | 2022-01-13 20:29 | 26 | 2022-01-13 19:51 | 39 | [14 empty] | 11.18 | 0 | [23 empty] | 0 | 0 | A | [9 empty] | 0 | 0 | 850 | 30 | 0 | 186 | 0 | 797 | 0 | 519 | 0 | 0 | 95 | 33
2022-01-13 | B68448 | 2 | 저탄소 | SM16CM2 |  | Al 탈산 | B | 16 | 76 | 51800 | 96.52 | C | C |  | C | 1 |  | 1 | 1555 | 1587 | 5500 |  |  | 5500 | 57.28 | 12 | 96012 | 1650 |  | Y | 41 | 31 | [15 empty] | 99.5 | 11-9 | 168.78 | 0 | A |  | 1646 | 1 | 0.22 | 1596 | 1.26 | 81 | 29 | 208 | 3:28 | 15 | 15 | 0 | 131 |  | 47.25 | 0 | 0 | AR | 2022-01-13 20:54 | 2022-01-13 21:26 | 33 | 2022-01-13 20:32 | 54 | [12 empty] | 15 |  | 10.75 | 0 | [23 empty] | 0.5 | 0.5 | A | [9 empty] | 0 | 0 | 877 | 30 | 0 | 267 | 0 | 1006 | 0 | 206 | 0 | 0 | 0 | 13
2022-01-13 | A69084 | 1 | 고탄소 | AE40B53M |  | Al 탈산 | B | 11 | 41 | 52700 | 81.82 | C | C | C |  | 1 | 1 |  | 1520 | 1541 | 5400 |  |  | 5400 | 63.82 | 10 | 84610 | 1588 |  | Y | 42 | 32 | [7 empty] | 이호남 | 2 | [6 empty] | 101.05 | 12-7 | 263.77 | 0 | A |  | 1594 | 3 | 0.17 | 1554 | 1 | 68 | 28 | 255 | 4:15 | 25 | 25 | 13 | 0 |  | 0 |  | 350 | AR | 2022-01-13 20:57 | 2022-01-13 21:44 | 47 | 2022-01-13 20:56 | 48 |  |  |  |  | Y |  |  |  | Y | [5 empty] | 103.84 | 58.18 | [23 empty] | 9.32 | 0 | A | [9 empty] | 0 | 84 | 383 | 24 | 0 | 122 | 0 | 498 | 0 | 395 | 0 | 0 | 64 | 25
2022-01-13 | B68449 | 2 | 저탄소 | SM16CM2 | 잔강최소화전 | Al 탈산 | B | 5 | 67 | 48900 | 89.23 | C | C |  | C | 1 |  | 1 | 1555 | 1606 | 4300 |  |  | 4300 | 49.05 | 11 | 87667 | 1640 |  | Y | 41 | 21 | [15 empty] | 101.8 | 12-3 | 167.21 | 0 | A |  | 1645 | 1 | 0.25 | 1585 | 1.49 | 70 | 30 | 224 | 3:44 | 15 | 15 | 0 | 132 |  | 73.12 | 0 | 0 | AR | 2022-01-13 21:50 | 2022-01-13 22:25 | 35 | 2022-01-13 21:36 | 49 | [12 empty] | 3 |  | 14.79 | 0 | [23 empty] | 0.18 | 0.18 | A | [9 empty] | 0 | 0 | 725 | 65 | 0 | 347 | 0 | 1204 | 0 | 206 | 0 | 0 | 0 | 34
2022-01-13 | A69085 | 1 | 고탄소 | AE40B53M | 잔강최소화전 | Al 탈산 | B | 29 | 44 | 51300 | 70.8 | C | C | D |  | 1 | 1 |  | 1520 | 1536 | 4700 |  |  | 4700 | 48.2 | 12 | 97517 | 1589 |  | Y | 39 | 25 | [7 empty] | 이호남 | 2 |  |  | Y | [5 empty] | 200.01 | 0 | A |  | 1589 | 3 | 0.17 | 1551 | 1.23 | 65 | 27 | 260 | 4:20 | 25 | 25 | 14 | 0 |  | 0 |  | 300 | AR | 2022-01-13 22:04 | 2022-01-13 22:49 | 45 | 2022-01-13 22:01 | 47 |  |  |  |  | Y |  |  |  | Y | [5 empty] | 88.85 | 3.86 | [23 empty] | 0.06 | 0 | A | [9 empty] | 0 | 102 | 412 | 53 | 0 | 118 | 0 | 496 | 0 | 399 | 0 | 0 | 63 | 31
2022-01-13 | B68450 | 2 | 저탄소 | SM15C | 잔강최소화 | Al 탈산 | B | 38 | 64 | 47850 | 86.43 | C |  |  | D | 1 |  | 1 | 1555 |  |  |  |  | 0 | 0 | 10 | 84610 |  |  | Y |  | 0 | [15 empty] | 100.55 | 12-2 |  |  | A |  | 1656 | 1 | 0.26 | 1589 | 1.66 | 70 | 18 | 234 | 3:54 | 13 | 16 | 0 | 133 |  | 220.3 | 0 | 0 | AR | 2022-01-13 23:03 | 2022-01-13 23:44 | 41 | 2022-01-13 22:53 | 51 |  |  |  |  | Y | [7 empty] | 2 | 5.5 | 0.07 | 52.76 | [23 empty] | 0.1 | 0.1 | A | [9 empty] | 0 | 0 | 0 | 140 | 0 | 285 | 0 | 1234 | 0 | 206 | 0 | 0 | 0 | 46
2022-01-13 | A69086 | 1 | 중탄소 | SF40CVM2 | 잔강최소화 | Al 탈산 | B | 1 | 40 | 51600 | 70.67 | D | D | D |  | 1 | 1 |  | 1530 | 1574 | 4500 |  |  | 4500 | 53.19 | 10 | 84610 | 1619 |  | Y | 40 | 22 | [7 empty] | 이호남 | 2 |  |  | Y |  |  |  | 102.45 | 12-9 | 9.17 | 109.96 | A |  | 1619 | 3 | 0.19 | 1579 | 1.38 | 82 | 21 | 328 | 5:28 | 15 | 16 | 15 | 0 |  | 0 |  | 888 | N2 | 2022-01-13 23:12 | 2022-01-14 00:11 | 59 | 2022-01-13 23:10 | 61 |  |  |  |  | Y |  |  |  | Y | [5 empty] | 0 | 130.41 | [23 empty] | 0 | 0.06 | A | [9 empty] | 132 | 0 | 0 | 40 | 0 | 178 | 0 | 495 | 0 | 413 | 0 | 0 | 0 | 19
2022-01-13 | B68451 | 2 | 저탄소 | SM15C | TUNDISH교체전 | Al 탈산 | B | 36 | 15 | 51900 | 82.33 | D |  |  | D | 1 |  | 1 | 1555 |  |  |  |  | 0 | 0 | 12 | 90940 |  |  | Y |  | 0 | [7 empty] | 김규완 | 2 | [6 empty] | 106.5 | 13-9 |  |  | A |  | 1639 | 1 | 0.23 | 1583 | 1.59 | 64 | 25 | 225 | 3:45 | 13 | 16 | 0 | 134 |  | 106.33 | 0 | 0 | AR | 2022-01-14 00:12 | 2022-01-14 00:42 | 30 | 2022-01-14 00:04 | 38 |  |  |  |  | Y | [7 empty] | 1 | 4 | 0 | 22.17 | [23 empty] | 0.06 | 0.06 | A | [9 empty] | 0 | 0 | 205 | 35 | 0 | 276 | 0 | 800 | 0 | 200 | 0 | 0 | 0 | 57
2022-01-13 | A69087 | 1 | 중탄소 | SF40CVM2 |  | Al 탈산 | B | 35 | 71 | 50700 | 71.93 | D | D | D |  | 1 | 1 |  | 1530 | 1549 | 5000 |  |  | 5000 | 59.09 | 10 | 84610 | 1597 |  | Y | 40 | 35 | [7 empty] | 김덕진 | 2 |  | Y |  |  |  |  | 98.45 | 11-9 | 0 | 243.54 | A |  | 1597 | 3 | 0.18 | 1566 | 1.07 | 69 | 30 | 367 | 6:07 | 15 | 16 | 16 | 0 |  | 0 |  | 888 | N2 | 2022-01-14 00:31 | 2022-01-14 01:05 | 34 | 2022-01-14 00:29 | 36 |  |  |  |  | Y |  |  |  | Y | [5 empty] | 0 | 144.36 | [23 empty] | 0 | 0.08 | A | [9 empty] | 105 | 0 | 738 | 26 | 0 | 183 | 0 | 498 | 0 | 398 | 0 | 0 | 0 | 5 |  |  | 7
2022-01-13 | A69088 | 1 | 중탄소 | SF40CVM2 |  | Al 탈산 | B | 11 | 42 | 52900 | 66.27 | D | D | D |  | 1 | 1 |  | 1530 | 1584 | 3900 |  |  | 3900 | 38.41 | 12 | 101532 | 1602 | 360 | N | 40 | 20 | [7 empty] | 김덕진 | 2 |  | Y | [6 empty] | 0 | 196.85 | A |  | 1602 | 3 | 0.18 | 1570 | 1.28 | 73 | 27 | 321 | 5:21 | 15 | 16 | 17 | 0 |  | 0 |  | 888 | N2 | 2022-01-14 01:28 | 2022-01-14 02:04 | 36 | 2022-01-14 01:25 | 38 |  |  |  |  | Y |  |  |  | Y | [5 empty] | 0 | 120.67 | [23 empty] | 0 | 0.09 | A | [9 empty] | 100 | 0 | 0 | 10 | 0 | 178 | 0 | 496 | 0 | 410 | 0 | 0 | 0 | 19 |  |  | 7
2022-01-13 | B68452 | 2 | 저탄소 | SCM810M2 | TUNDISH교체 | Al 탈산 | B | 16 | 77 | 50450 | 83.2 | D | D |  | D | 1 |  | 1 | 1555 | 1584 | 7400 |  |  | 7400 | 76.93 | 12 | 96192 | 1664 |  | Y | 41 | 36 | [7 empty] | 김규완 | 2 |  |  |  |  | Y |  | 110.45 | 12-9 | 176.97 | 0 | A |  | 1660 | 1 | 0.21 | 1604 | 1.56 | 85 | 29 | 210 | 3:30 | 18 | 19 | 0 | 135 | 100 | 78.54 | 0 | 0 | AR | 2022-01-14 01:49 | 2022-01-14 02:19 | 30 | 2022-01-14 01:42 | 37 |  |  |  |  | Y | [8 empty] | 4 | 19.23 | 0 | [19 empty] | 1.56 |  |  |  | 0 | 0 | A | [9 empty] | 0 | 1329 | 0 | 56 | 0 | 248 | 0 | 1290 | 0 | 202 | 0 | 0 | 79 | 15 |  |  |  |  | 1
2022-01-13 | A69089 | 1 | 중탄소 | SF40CVM2 |  | Al 탈산 | B | 29 | 45 | 51500 | 65.4 | D | D | D |  | 1 | 1 |  | 1530 | 1609 | 3200 |  |  | 3200 | 31.52 | 12 | 101532 | 1605 |  | Y | 40 | 16 | [7 empty] | 김덕진 | 2 |  | Y | [6 empty] | 0 | 129.32 | A |  | 1605 | 3 | 0.19 | 1570 | 1.46 | 73 | 28 | 325 | 5:25 | 15 | 15 | 18 | 0 |  | 0 |  | 888 | N2 | 2022-01-14 02:26 | 2022-01-14 03:03 | 37 | 2022-01-14 02:24 | 39 |  |  |  |  | Y |  |  |  | Y | [5 empty] | 0 | 117.06 | [23 empty] | 0 | 0.09 | A | [9 empty] | 112 | 0 | 0 | 0 | 0 | 213 | 0 | 494 | 0 | 410 | 0 | 0 | 0 | 15
2022-01-13 | B68453 | 2 | 저탄소 | SCM810M2 |  | Al 탈산 | B | 5 | 68 | 48900 | 94.3 | D | D |  | D | 1 |  | 1 | 1555 | 1536 | 8500 |  |  | 8500 | 91.18 | 12 | 93225 | 1640 |  | Y | 49 | 44 | [7 empty] | 김규완 | 2 |  |  |  |  | Y |  | 96.4 | 11-7 | 235.47 | 0 | A |  | 1637 | 1 | 0.23 | 1584 | 1.36 | 65 | 27 | 180 | 3:00 | 18 | 19 | 0 | 136 |  | 107.44 | 0 | 0 | AR | 2022-01-14 03:04 | 2022-01-14 03:21 | 17 | 2022-01-14 02:57 | 24 |  |  |  |  | Y | [8 empty] | 5 | 24.35 | 0 | [23 empty] | 0 | 0 | A | [9 empty] | 0 | 1160 | 0 | 161 | 0 | 97 | 0 | 1002 | 0 | 208 | 0 | 0 | 173 | 0
2022-01-13 | A69090 | 1 | 중탄소 | SF40CVM2 |  | Al 탈산 | B | 1 | 41 | 51800 | 74.48 | D | D | D |  | 1 | 1 |  | 1530 | 1611 | 2900 |  |  | 2900 | 28.56 | 12 | 101532 | 1610 |  | Y | 43 | 22 | [7 empty] | 김덕진 | 2 |  | Y |  |  | N |  | 102.55 | 12-9 | 0 | 145.3 | A |  | 1610 | 3 | 0.19 | 1573 | 1.23 | 76 | 36 | 317 | 5:17 | 15 | 15 | 19 | 0 |  | 0 |  | 888 | N2 | 2022-01-14 03:36 | 2022-01-14 04:03 | 27 | 2022-01-14 03:34 | 29 |  |  |  |  | Y |  |  |  | Y | [5 empty] | 0 | 157.76 | [23 empty] | 0 | 0.08 | A | [9 empty] | 136 | 0 | 0 | 0 | 0 | 241 | 0 | 685 | 0 | 407 | 0 | 0 | 0 | 27
2022-01-13 | B68454 | 2 | 저탄소 | SCM810M2 | 연주종료 | Al 탈산 | B | 38 | 65 | 47450 | 86.7 | D | D |  | D | 1 |  | 1 | 1555 | 1555 | 7200 |  |  | 7200 | 73.84 | 12 | 97505 | 1630 |  | Y | 41 | 38 | [7 empty] | 김규완 | 2 |  |  |  |  | Y |  | 100.75 | 12-2 | 161.72 | 0 | A |  | 1630 | 1 | 0.25 | 1578 | 1.33 | 59 | 23 | 189 | 3:09 | 18 | 19 | 0 | 137 | 110 | 113.38 | 0 | 0 | AR | 2022-01-14 04:04 | 2022-01-14 04:16 | 12 | 2022-01-14 03:58 | 18 |  |  |  |  | Y | [8 empty] | 5 | 26.08 | 0 | [23 empty] | 0 | 0 | A | [9 empty] | 70 | 1201 | 0 | 26 | 0 | 102 | 0 | 1004 | 0 | 206 | 0 | 0 | 104 | 0
2022-01-13 | A69091 | 1 | 중탄소 | SF40CVM2 |  | Al 탈산 | B | 36 | 16 | 52400 | 67.22 | D | D | D |  | 1 | 1 |  | 1530 | 1577 | 4000 |  |  | 4000 | 47.28 | 10 | 84610 | 1601 |  | Y | 40 | 31 | [7 empty] | 김덕진 | 2 |  | Y |  |  |  |  | 101.4 | 13-3 | 0 | 119.02 | A |  | 1601 | 3 | 0.19 | 1571 | 1.15 | 74 | 33 | 306 | 5:06 | 15 | 15 | 20 | 0 |  | 0 |  | 400 | N2 | 2022-01-14 04:35 | 2022-01-14 05:03 | 27 | 2022-01-14 04:33 | 30 |  |  |  |  | Y |  |  |  | Y | [5 empty] | 0 | 121.11 | [23 empty] | 0 | 0.09 | A | [9 empty] | 26 | 0 | 0 | 33 | 0 | 145 | 0 | 495 | 0 | 408 | 0 | 0 | 0 | 28
2022-01-13 | B68455 | 2 | 저탄소 | 18CRNIMO7HI |  | Al 탈산 | I | 35 | 72 | 50250 | 123.62 | D | A |  | A | 2 |  | 2 | 1560 | 1600 | 5100 | 8700 |  | 13800 | 172.5 | 4 | 80000 | 1674 |  | INGOT | 51 | 25 |  | Y | [5 empty] | 김규완 | [5 empty] | N |  | 91.45 | 11-2 | 0 | 148.55 | A |  | 1666 | 1 | 0.29 | 1587 | 1.3 | 81 |  | 297 | 4:57 | 25 | 26 | 0 | 139 |  | 162.45 | 0 | 0 | N2 | 2022-01-14 07:28 |  | 20 | 2022-01-14 07:09 | [5 empty] | Y | [7 empty] | 3 | 5.5 | 0 | 47.24 | [18 empty] | 0.9 |  |  | Y |  | 0.37 | 0.37 | A | [9 empty] | 1000 | 1135 | 0 | 46 | 0 | 341 | 0 | 1804 | 0 | 205 | 0 | 0 | 261 | 7
2022-01-13 | A69092 | 1 | 중탄소 | SF40CVM2 |  | Al 탈산 | B | 11 | 43 | 53400 | 65.53 | D | D | D |  | 1 | 1 |  | 1530 | 1539 | 5500 |  |  | 5500 | 65 | 10 | 84610 | 1603 |  | Y | 40 | 26 | [7 empty] | 김덕진 | 2 |  | Y | [6 empty] | 0 | 180.15 | A |  | 1603 | 3 | 0.19 | 1570 | 1.38 | 73 | 29 | 260 | 4:20 | 15 | 15 | 21 | 0 |  | 0 |  | 400 | N2 | 2022-01-14 05:31 | 2022-01-14 06:05 | 34 | 2022-01-14 05:29 | 36 |  |  |  |  | Y |  |  |  | Y | [5 empty] | 9.31 | 100.55 | [23 empty] | 0 | 0.25 | A | [9 empty] | 81 | 0 | 0 | 13 | 0 | 141 | 0 | 647 | 0 | 505 | 0 | 0 | 96 | 50
2022-01-13 | B68456 | 2 | 저탄소 | SNCM21 |  | Al 탈산 | I | 16 | 78 | 50550 | 85.07 | D | D |  | A | 1 |  | 1 | 1560 | 1530 | 7100 |  |  | 7100 | 94.41 | 14 | 75200 | 1666 |  | INGOT | 36 | 33 | [7 empty] | 김규완 | [7 empty] | 81.05 | 10-1 | 111.13 | 5.06 | A |  | 1665 | 1 | 0.3 | 1584 | 2.08 | 74 |  | 301 | 5:01 | 20 | 21 | 0 | 139 |  | 196.95 | 0 | 0 | N2 | 2022-01-14 06:13 |  | 25 | 2022-01-14 06:03 | [15 empty] | 0 | 46.38 | [18 empty] | 1 |  |  |  |  | 0 | 0 | A | [9 empty] | 407 | 0 | 0 | 32 | 0 | 235 | 0 | 801 | 0 | 206 | 0 | 0 | 0 | 33
2022-01-13 | A69093 | 1 | 중탄소 | SF40CVM2 | TUNDISH교체전 | Al 탈산 | B | 29 | 46 | 51400 | 65.93 | D | A | A |  | 1 | 1 |  | 1530 | 1559 | 4400 |  |  | 4400 | 39.37 | 14 | 111760 | 1599 |  | Y | 41 | 23 | [7 empty] | 김덕진 | 2 | [6 empty] | 105.8 | 13-1 | 0 | 184.69 | A |  | 1599 | 3 | 0.19 | 1568 | 1.35 | 71 | 25 | 150 | 2:30 | 15 | 16 | 22 | 0 |  | 0 |  | 400 | N2 | 2022-01-14 06:32 | 2022-01-14 07:09 | 36 | 2022-01-14 06:30 | 39 | [14 empty] | 0 | 108.38 | [23 empty] | 0 | 0.48 | A | [9 empty] | 97 | 0 | 225 | 66 | 0 | 154 | 0 | 493 | 0 | 408 | 0 | 0 | 0 | 71
2022-01-14 | A69094 | 1 | 중탄소 | SM45CB | TUNDISH교체 | Si 탈산 | B | 1 | 42 | 51500 | 70.62 | A | A | A |  | 1 | 1 |  | 1530 | 1556 | 5700 |  |  | 5700 | 37.75 | 18 | 150985 | 1630 |  | Y | 43 | 32 |  |  | A69091 |  |  |  |  | 조관훈 | 2 |  | Y |  |  |  |  | 104.55 | 12-10 | 0 | 199.3 | A |  | 1630 | 3 | 0.18 | 1590 | 1.48 | 97 | 36 | 176 | 2:56 | 14 | 20 | 23 | 0 |  | 0 |  | 400 | N2 | 2022-01-14 07:37 | 2022-01-14 08:33 | 58 | 2022-01-14 07:37 | 58 | [14 empty] | 0 | 10.61 | [19 empty] | 2.02 |  |  |  | 0 | 5.05 | A | [9 empty] | 0 | 0 | 0 | 9 | 0 | 125 | 0 | 689 | 0 | 395 | 0 | 0 | 66 | 9 |  |  |  |  | 1
2022-01-14 | B68457 | 2 | 저탄소 | 20CRMOV4I |  | Al 탈산 | I | 5 | 69 | 49050 | 110.18 | A | A |  | A | 1 |  | 1 | 1560 | 1576 | 9900 |  |  | 9900 | 99 | 20 | 100000 | 1683 |  | INGOT | 58 | 49 | 잔강 3톤 남았으나 처리 불가능으로 버림 |  | B68456 | 03 |  |  |  | 박용우 | [7 empty] | 105.55 | 12-6 | 4.19 | 243 | A |  | 1666 | 1 | 0.31 | 1607 | 1.44 | 98 |  | 278 | 4:38 | 20 | 21 | 0 | 140 | 160 | 131.27 | 0 | 0 | N2 | 2022-01-14 08:29 |  | 20 | 2022-01-14 08:18 | [5 empty] | Y | [8 empty] | 3.5 | 0 | 31.44 | [16 empty] | 0.5 |  | 0.8 |  |  |  |  | 0 | 0 | B | [9 empty] | 967 | 423 | 0 | 0 | 0 | 318 | 0 | 1364 | 0 | 408 | 0 | 0 | 139 | 15
2022-01-14 | A69095 | 1 | 중탄소 | SM45CRT | 유사강종연연주 | Al 탈산 | B | 36 | 17 | 52500 | 81.08 | A | A | A |  | 1 | 1 |  | 1530 | 1589 | 3900 |  |  | 3900 | 106.84 | 6 | 36504 | 1623 | 356 | Y | 41 | 22 |  |  | A69092 |  |  |  |  | 조관훈 | 2 |  | Y |  |  | N |  | 97.45 | 12-8 | 0.02 | 129.59 | A |  | 1592 | 3 | 0.2 | 1569 | 0.56 | 74 | 29 | 279 | 4:39 | 15 | 15 | 24 | 0 |  | 0 |  | 400 | N2 | 2022-01-14 08:48 | 2022-01-14 09:40 | 53 | 2022-01-14 08:48 | 53 | [14 empty] | 0 | 9.18 | [23 empty] | 0 | 9.73 | A | [9 empty] | 0 | 0 | 0 | 9 | 0 | 128 | 0 | 498 | 0 | 399 | 0 | 0 | 67 | 0
2022-01-14 | B68458 | 2 | 중탄소 | SCM440I |  | Al 탈산 | I | 38 | 66 | 47750 | 95.55 | A | A | A |  | 1 | 1 |  | 1560 | 1597 | 7100 |  |  | 7100 | 73.96 | 20 | 96000 | 1649 |  | INGOT | 60 | 38 |  |  | B68455 | 02 |  |  |  | 박용우 | [7 empty] | 101.1 | 12-2 | 153.35 | 0 | A |  | 1649 | 3 | 0.22 | 1591 | 1.61 | 96 |  | 263 | 4:23 | 20 | 21 | 25 | 0 |  | 0 |  | 700 | AR | 2022-01-14 09:30 |  | 31 | 2022-01-14 09:30 | [15 empty] | 161.48 | 57.92 | [18 empty] | 0.9 |  |  |  |  | 1.46 | 10.01 | A | [9 empty] | 1188 | 89 | 0 | 0 | 0 | 31 | 0 | 973 | 0 | 409 | 0 | 0 | 103 | 9
2022-01-14 | A69096 | 1 | 중탄소 | SM45CRT |  | Al 탈산 | B | 11 | 44 | 52900 | 105.55 | A | A | A |  | 1 | 1 |  | 1530 | 1599 | 4900 |  |  | 4900 | 45.44 | 14 | 107836 | 1610 |  | Y | 61 | 39 |  |  | A69093 |  |  |  |  | 조관훈 | 2 |  |  | Y |  |  |  | 102.3 | 12-8 | 0.02 | 185.43 | A |  | 1610 | 3 | 0.31 | 1570 | 0.89 | 75 | 33 | 375 | 6:15 | 15 | 15 | 26 | 0 |  | 0 |  | 600 | N2 | 2022-01-14 10:15 | 2022-01-14 10:42 | 27 | 2022-01-14 10:15 | 27 | [14 empty] | 0 | 12.98 | [23 empty] | 2.35 | 10.01 | A | [9 empty] | 0 | 0 | 244 | 24 | 0 | 128 | 0 | 802 | 0 | 493 | 0 | 0 | 68 | 19
2022-01-14 | A69097 | 1 | 중탄소 | SM45CRT |  | Al 탈산 | B | 29 | 47 | 51100 | 76.93 | A | A | A |  | 1 | 1 |  | 1530 | 1569 | 4000 |  |  | 4000 | 41.61 | 12 | 96132 | 1620 |  | Y | 43 | 22 | [7 empty] | 조관훈 | 2 |  |  |  |  | Y |  | 96.95 | 12-2 | 0.01 | 176.92 | A |  | 1597 | 3 | 0.32 | 1570 | 0.84 | 75 | 29 | 307 | 5:07 | 15 | 15 | 27 | 0 |  | 0 |  | 600 | N2 | 2022-01-14 10:54 | 2022-01-14 11:48 | 54 | 2022-01-14 10:52 | 56 | [14 empty] | 0 | 202.85 | [23 empty] | 0.24 | 0 | A | [9 empty] | 0 | 0 | 140 | 0 | 0 | 154 | 0 | 594 | 0 | 468 | 0 | 0 | 45 | 40
2022-01-14 | A69098 | 1 | 중탄소 | SM45CRT |  | Al 탈산 | B | 1 | 43 | 50800 | 72.5 | A | A | A |  | 1 | 1 |  | 1530 | 1574 | 3900 |  |  | 3900 | 49.5 | 10 | 78780 | 1613 |  | Y | 40 | 22 | [7 empty] | 조관훈 | 2 | [6 empty] | 89.4 | 11-4 | 0 | 185.78 | A |  | 1613 | 3 | 0.32 | 1574 | 1.26 | 79 | 31 | 348 | 5:48 | 15 | 15 | 28 | 0 |  | 0 |  | 600 | N2 | 2022-01-14 11:54 | 2022-01-14 12:50 | 56 | 2022-01-14 11:52 | 58 | [14 empty] | 0 | 197.02 | [23 empty] | 0.21 | 0 | A | [9 empty] | 0 | 0 | 198 | 24 | 0 | 205 | 0 | 698 | 0 | 594 | 0 | 0 | 67 | 24
2022-01-14 | A69099 | 1 | 중탄소 | SM45CRT |  | Al 탈산 | B | 36 | 18 | 51900 | 80.43 | A | A | A |  | 1 | 1 |  | 1530 | 1553 | 4600 |  |  | 4600 | 48.66 | 12 | 94536 | 1611 |  | Y | 48 | 26 | [7 empty] | 조관훈 | 2 |  |  |  |  | Y |  |  |  | 0 | 169.18 | A |  | 1611 | 3 | 0.18 | 1568 | 1.34 | 73 | 31 | 304 | 5:04 | 15 | 16 | 29 | 0 |  | 0 |  | 400 | N2 | 2022-01-14 13:08 | 2022-01-14 13:45 | 37 | 2022-01-14 13:07 | 38 | [14 empty] | 0 | 157.26 | [23 empty] | 2.25 | 0 | A | [9 empty] | 0 | 0 | 97 | 0 | 0 | 116 | 0 | 234 | 0 | 796 | 0 | 0 | 65 | 24
2022-01-14 | B68459 | 2 | 중탄소 | SFMN438VS2 | 연주시작 | Si 탈산 | B | 16 | 79 | 51300 | 122.53 | A | A |  | A | 1 |  | 1 | 1540 | 1540 | 10300 |  |  | 10300 | 121.74 | 10 | 84610 | 1682 | 725 | Y | 55 | 52 | [7 empty] | 박용우 | 2 | [6 empty] | 93.9 | 11-3 | 0 | 159.43 | A |  | 1680 | 1 | 0.3 | 1587 | 0 | 93 | 38 | 317 | 5:17 | 18 | 20 | 0 | 141 |  | 80.52 | 0 | 0 | N2 | 2022-01-14 14:24 | 2022-01-14 14:36 | 12 | 2022-01-14 13:57 | 39 |  |  |  |  | N | [7 empty] | 13 | 4.5 | 0 | 21.2 | [19 empty] | 1.89 |  |  |  | 0.76 | 0.76 | A | [9 empty] | 0 | 0 | 1654 | 93 | 0 | 0 | 0 | 1054 | 0 | 150 | 0 | 0 | 301 | 0 |  |  | 9 |  | 1
2022-01-14 | A69100 | 1 | 중탄소 | SM45CRT |  | Al 탈산 | B | 11 | 45 | 52900 | 77.17 | A | A | C |  | 1 | 1 |  | 1530 | 1552 | 4700 |  |  | 4700 | 42.61 | 14 | 110292 | 1604 |  | Y | 42 | 31 | [7 empty] | 조관훈 | 2 | [6 empty] | 97.15 | 12-2 | 6.91 | 159.86 | A |  | 1595 | 3 | 0.17 | 1562 | 1 | 67 | 31 | 279 | 4:39 | 15 | 15 | 30 | 0 |  | 0 |  | 400 | N2 | 2022-01-14 14:16 | 2022-01-14 14:47 | 31 | 2022-01-14 14:14 | 34 | [8 empty] | Y | [5 empty] | 0 | 166.36 | [23 empty] | 0.05 | 0 | A | [9 empty] | 0 | 0 | 0 | 36 | 0 | 157 | 0 | 683 | 0 | 522 | 0 | 0 | 67 | 26
2022-01-14 | B68460 | 2 | 중탄소 | SFMN438VS2 |  | Si 탈산 | B | 38 | 67 | 47300 | 110.58 | A | C |  | C | 1 |  | 1 | 1540 | 1562 | 8100 |  |  | 8100 | 79.78 | 12 | 101532 | 1647 |  | Y | 47 | 43 | [7 empty] | 박용우 | 2 | [6 empty] | 105.5 | 12-6 | 0 | 230.87 | A |  | 1642 | 1 | 0.35 | 1560 | 1.55 | 66 | 29 | 365 | 6:05 | 18 | 18 | 0 | 142 |  | 173.2 | 0 | 0 | N2 | 2022-01-14 15:20 | 2022-01-14 15:40 | 20 | 2022-01-14 14:56 | 45 | [12 empty] | 15 |  | 0 | 38.74 | [23 empty] | 0.07 | 0.07 | B | [9 empty] | 35 | 0 | 1373 | 172 | 0 | 0 | 0 | 399 | 0 | 0 | 0 | 0 | 152 | 40 |  |  | 4
2022-01-14 | A69101 | 1 | 중탄소 | SM45CRT |  | Al 탈산 | B | 29 | 48 | 51100 | 68.28 | A | C | C |  | 1 | 1 |  | 1530 | 1564 | 3800 |  |  | 3800 | 40.2 | 12 | 94536 | 1590 |  | Y | 41 | 23 | [7 empty] | 이호남 | 2 |  |  |  |  | Y |  | 94.95 | 11-9 | 0 | 282.99 | A |  | 1595 | 3 | 0.17 | 1562 | 1.22 | 67 | 29 | 287 | 4:47 | 15 | 16 | 31 | 0 |  | 0 |  | 400 | N2 | 2022-01-14 15:07 | 2022-01-14 15:47 | 40 | 2022-01-14 15:06 | 41 |  |  |  |  | Y |  |  |  | Y | [5 empty] | 0 | 128.41 | [23 empty] | 3.7 | 0 | A | [9 empty] | 0 | 0 | 693 | 34 | 0 | 193 | 0 | 496 | 0 | 397 | 0 | 0 | 0 | 25
2022-01-14 | B68461 | 2 | 중탄소 | SFMN438VS2 |  | Si 탈산 | B | 35 | 73 | 51300 | 104.07 | C | C |  | C | 1 |  | 1 | 1540 | 1567 | 7000 |  |  | 7000 | 68.94 | 12 | 101532 | 1656 |  | Y | 41 | 37 | [15 empty] | 101.1 | 12-1 | 0 | 226.45 | A |  | 1641 | 1 | 0.27 | 1562 | 1.55 | 68 | 22 | 358 | 5:58 | 18 | 18 | 0 | 2 | 50 | 36.85 | 0 | 0 | N2 | 2022-01-14 16:18 | 2022-01-14 16:48 | 30 | 2022-01-14 15:54 | 54 |  |  |  |  | N | [7 empty] | 13 |  | 0 | 13.26 | [23 empty] | 0.75 | 0.75 | A | [9 empty] | 33 | 0 | 1654 | 131 | 0 | 0 | 0 | 403 | 0 | 0 | 0 | 0 | 102 | 38 |  |  | 4
2022-01-14 | A69102 | 1 | 중탄소 | SM45CRT |  | Al 탈산 | B | 1 | 44 | 51000 | 64.22 | C | C | C |  | 1 | 1 |  | 1530 | 1579 | 3500 |  |  | 3500 | 37.02 | 12 | 94536 | 1601 |  | Y | 39 | 21 | [7 empty] | 이호남 | 2 |  |  |  |  | Y |  |  |  | 0 | 208.82 | A |  | 1593 | 3 | 0.17 | 1566 | 1.13 | 71 | 30 | 288 | 4:48 | 15 | 16 | 32 | 0 |  | 0 |  | 400 | N2 | 2022-01-14 16:06 | 2022-01-14 16:51 | 44 | 2022-01-14 16:05 | 46 |  |  |  |  | Y |  |  |  | Y | [5 empty] | 0 | 109.4 | [23 empty] | 12.55 | 0 | A | [9 empty] | 0 | 0 | 717 | 24 | 0 | 206 | 0 | 496 | 0 | 399 | 0 | 0 | 75 | 16
2022-01-14 | B68462 | 2 | 중탄소 | SFMN438VS2 |  | Si 탈산 | B | 5 | 70 | 49100 | 117.67 | C | C |  | C | 1 |  | 1 | 1540 | 1555 | 9300 |  |  | 9300 | 91.6 | 12 | 101532 | 1658 |  | Y | 51 | 47 | [15 empty] | 103.5 | 12-4 | 0 | 327.85 | A |  | 1650 | 1 | 0.23 | 1570 | 1.77 | 76 | 27 | 400 | 6:40 | 18 | 18 | 0 | 3 |  | 32.72 | 0 | 0 | N2 | 2022-01-14 17:44 | 2022-01-14 17:53 | 9 | 2022-01-14 17:16 | 37 | [12 empty] | 11 |  | 0.14 | 12.42 | [23 empty] | 1.22 | 1.22 | B | [9 empty] | 0 | 0 | 1687 | 70 | 0 | 0 | 0 | 400 | 0 | 0 | 0 | 0 | 154 | 20 |  |  | 4
2022-01-14 | A69103 | 1 | 중탄소 | SM45CRT | TUNDISH교체전 | Al 탈산 | B | 36 | 19 | 52300 | 71.2 | C | C | C |  | 1 | 1 |  | 1530 | 1562 | 4000 |  |  | 4000 | 38.61 | 14 | 103593 | 1605 |  | Y | 42 | 23 | [7 empty] | 이호남 | 2 | [6 empty] | 95.35 | 12-6 | 0 | 177.67 | A |  | 1605 | 3 | 0.17 | 1561 | 1.57 | 66 | 31 | 284 | 4:44 | 15 | 15 | 33 | 0 |  | 0 |  | 400 | N2 | 2022-01-14 17:24 | 2022-01-14 17:53 | 29 | 2022-01-14 17:22 | 31 |  |  |  |  | Y |  |  |  | Y | [5 empty] | 0 | 134.71 | [23 empty] | 0.22 | 0 | A | [9 empty] | 0 | 0 | 647 | 14 | 0 | 209 | 0 | 620 | 0 | 480 | 0 | 0 | 53 | 19
2022-01-14 | B68463 | 2 | 중탄소 | KFMN438V |  | Si 탈산 | B | 16 | 80 | 50250 | 118.28 | C | C |  | C | 1 |  | 1 | 1540 | 1569 | 7800 |  |  | 7800 | 76.83 | 12 | 101520 | 1660 |  | Y | 47 | 39 | [15 empty] | 104.15 | 12-2 | 0 | 162.57 | A |  | 1654 | 1 | 0.25 | 1569 | 1.84 | 75 | 32 | 345 | 5:45 | 18 | 18 | 0 | 4 |  | 32.65 | 0 | 0 | N2 | 2022-01-14 18:51 | 2022-01-14 19:03 | 11 | 2022-01-14 18:17 | 45 | [12 empty] | 15 |  | 0 | 11.28 | [23 empty] | 1.33 | 1.33 | A | [9 empty] | 23 | 0 | 1755 | 101 | 0 | 0 | 0 | 400 | 0 | 0 | 0 | 0 | 154 | 55 |  |  | 4
2022-01-14 | A69104 | 1 | 고탄소 | G-AE1055LST | 교체연주종료 | Al 탈산 | B | 11 | 46 | 52600 | 79.77 | C | C | C |  | 1 | 1 |  | 1520 | 1580 | 4700 |  |  | 4700 | 59.75 | 10 | 78663 | 1624 |  | Y | 41 | 27 | [7 empty] | 이호남 | 2 | [6 empty] | 95.05 | 11-10 | 0 | 207.17 | A |  | 1617 | 3 | 0.16 | 1571 | 1.21 | 87 | 0 | 305 | 5:05 | 25 | 25 | 34 | 0 |  | 0 |  | 400 | N2 | 2022-01-14 18:36 | 2022-01-14 20:28 | 44 | 2022-01-14 18:35 | 45 |  |  |  |  | Y |  |  |  | Y | [5 empty] | 0 | 177.19 | [19 empty] | 2.06 |  |  |  | 4.81 | 0 | A | [9 empty] | 0 | 0 | 752 | 24 | 0 | 222 | 0 | 755 | 0 | 550 | 0 | 0 | 95 | 40
2022-01-14 | B68464 | 2 | 중탄소 | KFMN438V |  | Si 탈산 | B | 38 | 68 | 47450 | 103.95 | C | C |  | C | 1 |  | 1 | 1540 | 1553 | 7700 |  |  | 7700 | 75.85 | 12 | 101520 | 1663 |  | Y | 44 | 39 | [15 empty] | 101.35 | 12-2 | 0 | 225.24 | A |  | 1654 | 1 | 0.27 | 1571 | 1.92 | 77 | 33 | 348 | 5:48 | 18 | 18 | 0 | 5 |  | 41.59 | 0 | 0 | N2 | 2022-01-14 19:47 | 2022-01-14 20:07 | 20 | 2022-01-14 19:23 | 44 |  |  |  |  | N | [7 empty] | 16 |  | 0 | 12.98 | [21 empty] | N |  | 1.44 | 1.44 | B | [9 empty] | 32 | 0 | 1686 | 41 | 0 | 0 | 0 | 399 | 0 | 0 | 0 | 0 | 156 | 35 |  |  | 4
2022-01-14 | A69105 | 1 | 고탄소 | G-AE1055LST | 연주시작 | Al 탈산 | B | 16 | 81 | 50500 | 169.97 | C | D | D |  | 2 | 2 |  | 1520 | 1534 | 9400 | 3600 |  | 13000 | 161 | 10 | 80746 | 1637 |  | Y | 124 | 110 |  | Y | [5 empty] | 이호남 | 2 | [6 empty] | 94.75 | 11-3 | 0.01 | 447.25 | A |  | 0 | 3 | 0.24 | 1574 | -38.39 | 90 | 37 | 380 | 6:20 | 25 | 25 | 36 | 0 |  | 0 |  | 700 | N2 | 2022-01-14 23:39 | 2022-01-15 00:05 | 27 | 2022-01-14 23:36 | 29 |  |  |  |  | Y |  |  |  | Y | [5 empty] | 0 | 274.37 | [19 empty] | 2.15 |  |  |  | 0.01 | 0 | A | [9 empty] | 0 | 0 | 739 | 0 | 0 | 223 | 0 | 1098 | 0 | 548 | 0 | 0 | 191 | 5 |  |  |  |  | 1
2022-01-14 | B68465 | 2 | 중탄소 | KFMN438V |  | Si 탈산 | B | 35 | 74 | 49350 | 101.95 | C | C |  | C | 1 |  | 1 | 1540 | 1567 | 7400 |  |  | 7400 | 76.41 | 14 | 96852 | 1656 |  | Y | 43 | 38 | [15 empty] | 102.85 | 12-2 | 0 | 226.41 | A |  | 1655 | 1 | 0.23 | 1572 | 1.89 | 78 | 37 | 210 | 3:30 | 20 | 21 | 0 | 6 |  | 28.29 | 0 | 0 | N2 | 2022-01-14 20:45 | 2022-01-14 21:07 | 22 | 2022-01-14 20:24 | 43 |  |  |  |  | N | [7 empty] | 14 |  | 0 | 11.17 | [23 empty] | 1.48 | 1.48 | A | [9 empty] | 41 | 0 | 1711 | 92 | 0 | 0 | 0 | 399 | 0 | 0 | 0 | 0 | 150 | 35 |  |  | 4
2022-01-14 | A69106 | 1 | 중탄소 | KFMN438V | TUNDISH교체전 | Si 탈산 | B | 1 | 45 | 50800 | 135.77 | C | C |  | C | 1 |  | 1 | 1530 | 1532 | 8900 |  |  | 8900 | 87.96 | 12 | 101181 | 1671 |  | Y | 73 | 57 | [7 empty] | 이호남 | 2 |  |  |  |  | Y |  | 99.25 | 12-4 | 0.04 | 403.68 | A |  | 1664 | 1 | 0.33 | 1576 | 1.64 | 82 | 40 | 456 | 7:36 | 18 | 18 | 0 | 7 | 400 | 99.54 | 0 | 0 | N2 | 2022-01-14 21:43 | 2022-01-14 22:08 | 25 | 2022-01-14 21:18 | 50 | [12 empty] | 16 |  | 0 | 25.37 | [23 empty] | 1.86 | 1.86 | A | [9 empty] | 61 | 0 | 431 | 100 | 0 | 0 | 0 | 803 | 0 | 395 | 0 | 0 | 233 | 0 |  |  | 4
2022-01-14 | B68466 | 2 | 중탄소 | AE4130M2 | TUNDISH교체 | Al 탈산 | B | 5 | 71 | 49100 | 135.6 | C | D |  | D | 1 |  | 1 | 1540 | 1571 | 10300 |  |  | 10300 | 110.8 | 13 | 92960 | 1653 |  | N | 99 | 93 | [15 empty] | 89.9 | 10-10 | 389.35 | 0 | A |  | 1648 | 1 | 0.27 | 1585 | 1.8 | 83 | 26 | 168 | 2:48 | 18 | 19 | 0 | 0 | 110 | 106.37 | 0 | 0 | AR | 2022-01-14 22:40 | 2022-01-14 23:33 | 54 | 2022-01-14 22:37 | 56 |  |  |  |  | Y | [8 empty] | 5.5 | 2.27 | 0 | [19 empty] | 1.94 |  |  |  | 0.01 | 0.01 | A | [9 empty] | 1650 | 0 | 381 | 19 | 0 | 235 | 0 | 697 | 0 | 0 | 0 | 0 | 148 | 38 |  |  |  |  | 1
2022-01-14 | B68467 | 2 | 중탄소 | AE4130M2 |  | Al 탈산 | B | 38 | 69 | 46650 | 90.27 | D | D |  | D | 1 |  | 1 | 1540 | 1560 | 7600 |  |  | 7600 | 81.42 | 11 | 93346 | 1629 | 360 | Y | 44 | 2 | [7 empty] | 김규완 | 2 |  |  |  |  | Y |  |  |  | 124.86 | 0 | A |  | 1635 | 1 | 0.3 | 1573 | 1.71 | 71 | 28 | 203 | 3:23 | 18 | 19 | 0 | 9 |  | 115.98 | 0 | 0 | AR | 2022-01-14 23:50 | 2022-01-15 00:28 | 38 | 2022-01-14 23:38 | 50 |  |  |  |  | Y | [7 empty] | 2 | 5.5 | 25.7 | 0 | [23 empty] | 0.09 | 0.09 | A | [9 empty] | 1549 | 0 | 105 | 26 | 0 | 299 | 0 | 794 | 0 | 201 | 0 | 0 | 69 | 5
2022-01-14 | A69107 | 1 | 고탄소 | G-AE1055LST |  | Al 탈산 | B | 29 | 50 | 50400 | 91.23 | D | D | D |  | 1 | 1 |  | 1520 | 1576 | 3900 |  |  | 3900 | 46.1 | 10 | 84600 | 1589 |  | Y | 40 | 23 | [7 empty] | 김덕진 | 2 | [6 empty] | 94.15 | 11-8 | 0 | 220.6 | A |  | 1599 | 3 | 0.21 | 1554 | 1.02 | 70 | 40 | 328 | 5:28 | 25 | 25 | 37 | 0 |  | 0 |  | 400 | N2 | 2022-01-15 00:45 | 2022-01-15 00:58 | 14 | 2022-01-15 00:37 | 21 |  |  |  |  | Y |  |  |  | Y | [5 empty] | 0 | 395.44 | [23 empty] | 0 | 0.04 | A | [9 empty] | 32 | 0 | 841 | 35 | 128 | 15 | 0 | 695 | 0 | 495 | 0 | 0 | 72 | 19
2022-01-14 | B68468 | 2 | 중탄소 | AE4130M2 |  | Al 탈산 | B | 35 | 75 | 49350 | 90.43 | D | D |  | D | 1 |  | 1 | 1540 | 1563 | 7200 |  |  | 7200 | 72.68 | 12 | 99058 | 1632 |  | Y | 43 | 39 | [7 empty] | 김규완 | 2 |  |  |  |  | Y |  | 98.95 | 11-8 | 217 | 0 | A |  | 1628 | 1 | 0.3 | 1566 | 1.58 | 64 | 21 | 194 | 3:14 | 18 | 19 | 0 | 10 |  | 112.09 | 0 | 0 | AR | 2022-01-15 00:52 | 2022-01-15 01:26 | 34 | 2022-01-15 00:42 | 44 |  |  |  |  | Y | [7 empty] | 2 | 4.5 | 25.16 | 0 | [20 empty] | 0.61 |  |  | 0.12 | 0.12 | A | [9 empty] | 1516 | 0 | 0 | 0 | 0 | 217 | 0 | 691 | 0 | 206 | 0 | 0 | 103 | 80
2022-01-14 | A69108 | 1 | 고탄소 | G-AE1055LST |  | Al 탈산 | B | 21 | 1 | 54000 | 77.63 | D | D | D |  | 1 | 1 |  | 1520 | 1538 | 4900 |  |  | 4900 | 57.92 | 10 | 84600 | 1594 |  | Y | 40 | 24 | [7 empty] | 차승주 | 2 | [6 empty] | 95.95 | 12-10 | 0 | 164.6 | A |  | 1594 | 3 | 0.2 | 1551 | 1.16 | 67 | 26 | 288 | 4:48 | 25 | 25 | 38 | 0 |  | 0 |  | 350 | N2 | 2022-01-15 01:32 | 2022-01-15 01:52 | 20 | 2022-01-15 01:31 | 20 |  |  |  |  | Y |  |  |  | Y | [5 empty] | 0 | 158.64 | [19 empty] | 1.28 |  |  |  | 0 | 0.84 | A | [9 empty] | 35 | 0 | 776 | 11 | 0 | 148 | 0 | 744 | 0 | 652 | 0 | 0 | 110 | 50
2022-01-14 | B68469 | 2 | 중탄소 | AE4130M2 |  | Al 탈산 | B | 11 | 47 | 52900 | 92.85 | D | D |  | D | 1 |  | 1 | 1540 | 1574 | 7800 |  |  | 7800 | 79.22 | 12 | 98460 | 1635 |  | Y | 48 | 40 |  |  | B68466 | 05 |  |  |  | 김규완 | 2 |  |  | Y |  |  |  | 98.9 | 12-4 | 237.08 | 0 | A |  | 1627 | 1 | 0.21 | 1568 | 1.55 | 66 | 20 | 180 | 3:00 | 18 | 19 | 0 | 11 |  | 48.23 | 0 | 0 | AR | 2022-01-15 01:53 | 2022-01-15 02:31 | 38 | 2022-01-15 01:46 | 45 |  |  |  |  | Y | [8 empty] | 4 | 12.66 | 0 | [23 empty] | 0 | 0 | A | [9 empty] | 1547 | 0 | 219 | 32 | 0 | 344 | 0 | 1192 | 0 | 406 | 0 | 0 | 95 | 17
2022-01-14 | A69109 | 1 | 고탄소 | G-AE1055LST |  | Al 탈산 | B | 1 | 46 | 48100 | 80.42 | D | D | D |  | 1 | 1 |  | 1520 | 1534 | 4400 |  |  | 4400 | 43.34 | 12 | 101520 | 1591 |  | Y | 40 | 22 | [7 empty] | 김덕진 | 2 | [6 empty] | 107.4 | 13-2 | 0.02 | 107.11 | A |  | 1591 | 3 | 0.21 | 1545 | 1.68 | 61 | 26 | 1847 | 30:47 | 25 | 25 | 39 | 0 |  | 0 |  | 350 | N2 | 2022-01-15 02:36 | 2022-01-15 02:47 | 11 | 2022-01-15 02:35 | 12 |  |  |  |  | Y |  |  |  | Y | [5 empty] | 0 | 1224 | [23 empty] | 0 | 2.06 | A | [9 empty] | 56 | 0 | 809 | 12 | 0 | 171 | 0 | 695 | 0 | 599 | 0 | 0 | 120 | 19
2022-01-14 | B68470 | 2 | 중탄소 | AE4130M2 |  | Al 탈산 | B | 5 | 72 | 49100 | 88.87 | D | D |  | D | 1 |  | 1 | 1540 | 1555 | 7500 |  |  | 7500 | 76.17 | 12 | 98460 | 1626 |  | Y | 43 | 39 |  |  | B68467 | 05 |  |  |  | 김규완 |  |  | Y |  |  | Y |  | 103.8 | 12-4 | 240.81 | 0 | A |  | 1625 | 1 | 0.25 | 1562 | 0 | 60 | 25 | 185 | 3:05 | 18 | 19 | 0 | 12 |  | 77.54 | 0 | 0 | AR | 2022-01-15 03:08 | 2022-01-15 03:35 | 27 | 2022-01-15 02:57 | 38 |  |  |  |  | Y | [8 empty] | 4.5 | 19.06 | 0 | [23 empty] | 0 | 0 | A | [9 empty] | 1530 | 0 | 166 | 27 | 0 | 206 | 0 | 798 | 0 | 0 | 0 | 0 | 103 | 27
2022-01-14 | A69110 | 1 | 고탄소 | G-AE1055LST |  | Al 탈산 | B | 36 | 20 | 53200 | 80.45 | D | D | D |  | 1 | 1 |  | 1520 | 1562 | 5200 |  |  | 5200 | 51.22 | 12 | 101520 | 1598 |  | Y | 40 | 27 | [7 empty] | 김덕진 | 2 |  | Y |  |  |  |  | 102.55 | 13-3 | 0.09 | 234.21 | A |  | 1598 | 3 | 0.22 | 1548 | 1.22 | 64 | 17 | 368 | 6:08 | 25 | 25 | 40 | 0 |  | 0 |  | 350 | N2 | 2022-01-15 03:38 | 2022-01-15 03:59 | 21 | 2022-01-15 03:37 | 21 |  |  |  |  | Y |  |  |  | Y | [5 empty] | 0 | 173.74 | [23 empty] | 0.04 | 3.38 | A | [9 empty] | 0 | 0 | 786 | 38 | 0 | 169 | 0 | 697 | 0 | 598 | 0 | 0 | 96 | 29
2022-01-14 | B68471 | 2 | 중탄소 | AE4130M2 |  | Al 탈산 | B | 16 | 82 | 50000 | 84.3 | D | D |  | D | 1 |  | 1 | 1540 | 1542 | 7500 |  |  | 7500 | 81.08 | 11 | 92503 | 1626 |  | Y | 45 | 38 |  |  | B68468 | 03 |  |  |  | 김규완 | 2 |  |  | Y |  | Y |  | 104.4 | 12-2 | 222.14 | 0 | A |  | 1621 | 1 | 0.25 | 1568 | 1.56 | 66 | 25 | 194 | 3:14 | 18 | 19 | 0 | 13 |  | 72.25 | 0 | 0 | AR | 2022-01-15 04:04 | 2022-01-15 04:34 | 29 | 2022-01-15 03:58 | 36 |  |  |  |  | Y | [8 empty] | 4.5 | 16.51 | 0 | [23 empty] | 0 | 0 | A | [9 empty] | 1587 | 0 | 156 | 40 | 0 | 60 | 0 | 197 | 0 | 206 | 0 | 0 | 99 | 24
2022-01-14 | A69111 | 1 | 중탄소 | AE4130M2 |  | Al 탈산 | B | 29 | 51 | 50500 | 88.78 | D | D |  | D | 1 |  | 1 | 1530 | 1574 | 6000 |  |  | 6000 | 64.28 | 11 | 93346 | 1638 |  | Y | 42 | 31 | [7 empty] | 김덕진 | 2 |  | Y |  |  |  |  | 99.1 | 12-3 | 138.55 | 138.94 | A |  | 1624 | 1 | 0.26 | 1572 | 1.27 | 70 | 26 | 222 | 3:42 | 18 | 19 | 0 | 14 |  | 62.21 | 0 | 0 | AR | 2022-01-15 04:49 | 2022-01-15 05:37 | 47 | 2022-01-15 04:44 | 53 |  |  |  |  | Y | [8 empty] | 4 | 15.14 | 0 | [23 empty] | 0 | 0 | A | [9 empty] | 392 | 831 | 0 | 54 | 0 | 198 | 0 | 496 | 0 | 395 | 0 | 0 | 0 | 8
2022-01-14 | B68472 | 2 | 고탄소 | G-AE1055LST |  | Al 탈산 | B | 35 | 76 | 49900 | 71.87 | D | D | D |  | 1 | 1 |  | 1530 | 1546 | 4900 |  |  | 4900 | 48.27 | 12 | 101520 | 1596 |  | Y | 41 | 25 | [7 empty] | 김규완 | 2 |  |  |  |  | N |  |  |  | 17.55 | 58.33 | A |  | 1596 | 3 | 0.2 | 1545 | 1.65 | 61 | 25 | 324 | 5:24 | 25 | 25 | 41 | 0 |  | 0 |  | 400 | N2 | 2022-01-15 04:57 | 2022-01-15 05:12 | 15 | 2022-01-15 04:57 | 16 |  |  |  |  | Y |  |  |  | Y | [5 empty] | 0 | 133.54 | [23 empty] | 0.04 | 4.85 | A | [9 empty] | 0 | 0 | 871 | 12 | 0 | 286 | 0 | 900 | 0 | 207 | 0 | 0 | 54 | 15
2022-01-14 | A69112 | 1 | 고탄소 | G-AE1055LST |  | Al 탈산 | B | 21 | 2 | 54000 | 83.37 | D | D | D |  | 1 | 1 |  | 1520 | 1538 | 5400 |  |  | 5400 | 63.83 | 10 | 84600 | 1595 |  | Y | 45 | 27 | [7 empty] | 차승주 | 2 |  |  | Y |  |  |  | 101.6 | 13-7 | 20.54 | 227.03 | A |  | 1595 | 3 | 0.21 | 1558 | 0.97 | 74 | 25 | 273 | 4:33 | 25 | 25 | 42 | 0 |  | 0 |  | 400 | N2 | 2022-01-15 05:43 | 2022-01-15 06:13 | 29 | 2022-01-15 05:42 | 30 |  |  |  |  | Y |  |  |  | Y | [5 empty] | 0 | 179.02 | [23 empty] | 0.04 | 5.75 | A | [9 empty] | 31 | 0 | 835 | 18 | 0 | 148 | 0 | 644 | 0 | 598 | 0 | 0 | 212 | 57
2022-01-14 | B68473 | 2 | 중탄소 | AE4130M2 | TUNDISH교체전 | Al 탈산 | B | 11 | 48 | 0 | 92.88 | D | D |  | B | 1 |  | 1 | 1540 | 1523 | 8400 |  |  | 8400 | 86.09 | 14 | 97568 | 1624 |  | Y | 46 | 41 |  |  | B68470 | 06 |  |  |  | 김규완 | 2 | [6 empty] | 152.6 |  | 120.21 | 0 | A |  | 1622 | 1 | 0.23 | 1561 | 0 | 59 | 27 | 239 | 3:59 | 18 | 19 | 0 | 15 | 50 | 48.16 | 0 | 0 | AR | 2022-01-15 06:21 | 2022-01-15 06:39 | 18 | 2022-01-15 06:10 | 30 |  |  |  |  | Y | [8 empty] | 4.1 | 14.05 | 0 | [23 empty] | 0.05 | 0.05 | A | [9 empty] | 1580 | 0 | 0 | 16 | 0 | 171 | 0 | 895 | 0 | 206 | 0 | 0 | 249 | 12
2022-01-14 | A69113 | 1 | 고탄소 | G-AE1055LST |  | Al 탈산 | B | 1 | 47 | 51500 | 87.55 | D | B | B |  | 1 | 1 |  | 1520 | 1570 | 4900 |  |  | 4900 | 48.27 | 12 | 101520 | 1588 |  | Y | 43 | 28 | [7 empty] | 김덕진 | 2 | [6 empty] | 103.05 | 12-8 | 0.16 | 59.76 | A |  | 1588 | 3 | 0.2 | 1551 | 0.86 | 67 | 33 | 293 | 4:53 | 25 | 25 | 43 | 0 |  | 0 |  | 400 | N2 | 2022-01-15 06:57 | 2022-01-15 07:09 | 12 | 2022-01-15 06:56 | 13 |  |  |  |  | Y |  |  |  | Y | [5 empty] | 0 | 206.56 | [23 empty] | 0.04 | 7.2 | A | [9 empty] | 28 | 0 | 785 | 31 | 0 | 169 | 0 | 1148 | 0 | 817 | 0 | 0 | 111 | 13
2022-01-14 | B68474 | 2 | 저탄소 | 25MOCRS4HM3 | TUNDISH교체 | Si 탈산 | B | 5 | 73 | 48200 | 96.17 | D | B |  | B | 1 |  | 1 | 1555 | 1558 | 8800 |  |  | 8800 | 93.65 | 16 | 93968 | 1680 |  | Y | 48 | 44 | [7 empty] | 김규완 | 2 | [6 empty] | 105.5 | 12-5 | 0 | 346.37 | A |  | 1663 | 1 | 0.31 | 1592 | 1.67 | 84 | 29 | 308 | 5:08 | 18 | 18 | 0 | 16 |  | 87.91 | 0 | 0 | N2 VD도착 N% 1. 190PPM ↓ N2 2. 190PPM ↑ AR | 2022-01-15 07:35 | 2022-01-15 08:09 | 34 | 2022-01-15 07:22 | 47 |  |  |  |  | Y | [8 empty] | 4.2 | 0 | 23.12 | [19 empty] | 1.76 |  |  |  | 0.33 | 0.33 | A | [9 empty] | 886 | 364 | 238 | 498 | 0 | 0 | 0 | 752 | 0 | 0 | 0 | 0 | 69 | 0 |  |  | 6 | 0 | 1
2022-01-15 | A69114 | 1 | 고탄소 | G-AE1055LST |  | Al 탈산 | B | 36 | 21 | 52300 | 82.3 | B | B | B |  | 1 | 1 |  | 1520 | 1545 | 4700 |  |  | 4700 | 55.56 | 10 | 84600 | 1597 |  | Y | 40 | 26 | [7 empty] | 김형철 | 2 |  | Y |  |  |  |  | 98.75 | 12-9 | 0 | 223.92 | A |  | 1597 | 3 | 0.21 | 1550 | 1.18 | 66 | 35 | 308 | 5:08 | 25 | 25 | 44 | 0 |  | 0 |  | 400 | N2 | 2022-01-15 07:59 | 2022-01-15 08:08 | 9 | 2022-01-15 07:57 | 11 |  |  |  |  | Y |  |  |  | Y | [5 empty] | 0 | 190.97 | [23 empty] | 0 | 0.01 | A | [9 empty] | 0 | 0 | 761 | 31 | 0 | 190 | 0 | 496 | 0 | 399 | 0 | 0 | 0 | 35
2022-01-15 | B68475 | 2 | 저탄소 | 25MOCRS4HM3 |  | Si 탈산 | B | 35 | 77 | 50850 | 122.48 | B | B |  | B | 1 |  | 1 | 1555 | 1509 | 9900 |  |  | 9900 | 105.98 | 12 | 93414 | 1664 |  | Y | 69 | 45 | 알곤 안나와서 래들교체.. 온도 낮아 9텝 사용 | [6 empty] | 임승우 | 2 | [6 empty] | 98.95 | 11-8 | 0 | 270.61 | A |  | 1661 | 1 | 0.31 | 1585 | 1.91 | 77 | 35 | 292 | 4:52 | 18 | 19 | 0 | 17 |  | 97.73 | 0 | 0 | N2 VD도착 N% 1. 190PPM ↓ N2 2. 190PPM ↑ AR | 2022-01-15 09:00 | 2022-01-15 09:21 | 21 | 2022-01-15 08:42 | 40 |  |  |  |  | Y | [7 empty] | 5 | 4 | 0 | 24.43 | [23 empty] | 0.31 | 0.31 | A | [9 empty] | 0 | 1064 | 0 | 730 | 0 | 0 | 0 | 794 | 0 | 0 | 0 | 0 | 167 | 0 |  |  | 4
2022-01-15 | A69115 | 1 | 고탄소 | G-AE1055LST |  | Al 탈산 | B | 31 | 1 | 53900 | 86.22 | B | B | B |  | 1 | 1 |  | 1520 | 1593 | 4400 |  |  | 4400 | 43.34 | 12 | 101520 | 1612 |  | Y | 40 | 28 | [7 empty] | 박재승 | 2 |  | Y |  |  |  |  | 102.3 | 13-8 | 0 | 171.24 | A |  | 1612 | 3 | 0.24 | 1552 | 1.33 | 68 | 26 | 342 | 5:42 | 25 | 25 | 45 | 0 |  | 0 |  | 450 | N2 | 2022-01-15 09:03 | 2022-01-15 09:12 | 9 | 2022-01-15 09:02 | 10 |  |  |  |  | Y |  |  |  | Y | [5 empty] | 0 | 231.84 | [23 empty] | 0 | 1.26 | A | [9 empty] | 49 | 0 | 784 | 17 | 0 | 166 | 0 | 648 | 0 | 496 | 0 | 0 | 118 | 126
2022-01-15 | B68476 | 2 | 저탄소 | 25MOCRS4HM3 | 잔강최소화전 | Si 탈산 | B | 11 | 49 | 51200 | 117.63 | B | B |  | B | 1 |  | 1 | 1555 | 1534 | 8600 |  |  | 8600 | 95.08 | 14 | 90450 | 1654 |  | Y | 69 | 44 | 알곤 안나와서 래들교체.. | [6 empty] | 임승우 | 2 |  |  |  |  | Y |  | 99.3 | 12-4 | 0 | 315.53 | A |  | 1645 | 1 | 0.34 | 1571 | 1.81 | 63 | 33 | 303 | 5:03 | 18 | 18 | 0 | 18 | 250 | 186.09 | 0 | 0 | N2 VD도착 N% 1. 190PPM ↓ N2 2. 190PPM ↑ AR | 2022-01-15 10:15 | 2022-01-15 10:27 | 12 | 2022-01-15 10:03 | 24 |  |  |  |  | Y | [7 empty] | 5 | 4 | 0 | 44.76 | [23 empty] | 0.22 | 0.22 | A | [9 empty] | 1029 | 266 | 221 | 81 | 0 | 0 | 0 | 548 | 0 | 0 | 0 | 0 | 61 | 21 |  |  | 4 | 0
2022-01-15 | A69116 | 1 | 고탄소 | G-AE1055LST |  | Al 탈산 | B | 21 | 3 | 53900 | 76.03 | B | B | B |  | 1 | 1 |  | 1520 | 1530 | 5300 |  |  | 5300 | 52.21 | 12 | 101520 | 1600 | 364 | Y | 41 | 28 | [7 empty] | 김형철 | 2 |  |  | Y |  |  |  | 104.15 | 13-9 | 0.22 | 168.96 | A |  | 1600 | 3 | 0.23 | 1554 | 1.31 | 70 | 26 | 282 | 4:42 | 25 | 25 | 46 | 0 |  | 0 |  | 450 | N2 | 2022-01-15 09:55 | 2022-01-15 10:19 | 23 | 2022-01-15 09:54 | 24 |  |  |  |  | Y |  |  |  | Y | [5 empty] | 0 | 177.51 | [23 empty] | 0 | 2.27 | A | [9 empty] | 76 | 0 | 803 | 27 | 0 | 148 | 0 | 790 | 0 | 395 | 0 | 0 | 124 | 43
2022-01-15 | B68477 | 2 | 중탄소 | SCM440 | 잔강최소화 | Al 탈산 | B | 16 | 85 | 51300 | 87.25 | B | B |  | B | 1 |  | 1 | 1540 | 1548 | 6700 |  |  | 6700 | 45.51 | 18 | 147236 | 1617 |  | Y | 44 | 36 |  |  | B68474 | 03 |  |  |  | 임승우 | 2 |  |  | Y |  |  |  | 106.2 | 12-3 | 211.21 | 0 | A |  | 1606 | 1 | 0.28 | 1550 | 1.46 | 54 | 8 | 197 | 3:17 | 15 | 15 | 0 | 19 |  | 158.84 | 0 | 0 | N2 | 2022-01-15 11:06 | 2022-01-15 11:41 | 35 | 2022-01-15 10:57 | 44 |  |  |  |  | N | [8 empty] | 4 | 0 | 34.32 | [20 empty] | 0.96 |  |  | 0.12 | 0.12 | A | [9 empty] | 1267 | 0 | 0 | 61 | 0 | 291 | 0 | 799 | 0 | 0 | 0 | 0 | 70 | 0 |  |  | 3
2022-01-15 | A69117 | 1 | 고탄소 | G-AE1055LST |  | Al 탈산 | B | 1 | 48 | 51300 | 81.68 | B | B | B |  | 1 | 1 |  | 1520 | 1558 | 4500 |  |  | 4500 | 44.33 | 12 | 101520 | 1582 |  | Y | 37 | 34 | [7 empty] | 김형철 | 2 |  | Y |  |  |  |  | 104.15 | 12-9 | 0 | 138.96 | A |  | 1582 | 3 | 0.23 | 1551 | 0.72 | 67 | 32 | 296 | 4:56 | 25 | 25 | 47 | 0 |  | 0 |  | 450 | N2 | 2022-01-15 11:01 | 2022-01-15 11:19 | 18 | 2022-01-15 10:59 | 20 |  |  |  |  | Y |  |  |  | Y | [5 empty] | 0 | 226.83 | [23 empty] | 0 | 3.57 | A | [9 empty] | 0 | 0 | 851 | 31 | 0 | 147 | 0 | 647 | 0 | 495 | 0 | 0 | 18 | 0
2022-01-15 | A69118 | 1 | 고탄소 | G-AE1055LST |  | Al 탈산 | B | 36 | 22 | 51900 | 78.72 | B | B | B |  | 1 | 1 |  | 1520 | 1539 | 5200 |  |  | 5200 | 61.47 | 10 | 84600 | 1582 |  | Y | 38 | 28 | [7 empty] | 김형철 | 2 |  | Y |  |  |  |  | 106.9 | 13-8 | 0 | 162.51 | A |  | 1582 | 3 | 0.22 | 1551 | 0 | 67 | 33 | 307 | 5:07 | 25 | 25 | 48 | 0 |  | 0 |  | 450 | N2 | 2022-01-15 12:00 | 2022-01-15 12:18 | 18 | 2022-01-15 11:58 | 20 |  |  |  |  | Y |  |  |  | Y | [5 empty] | 0 | 202.75 | [23 empty] | 0 | 4.73 | A | [9 empty] | 0 | 0 | 875 | 30 | 0 | 147 | 0 | 774 | 0 | 497 | 0 | 0 | 8 | 37
2022-01-15 | B68478 | 2 | 중탄소 | SCM440HK |  | Al 탈산 | B | 5 | 74 | 48200 | 93.88 | B | B |  | B | 1 |  | 1 | 1540 | 1549 | 6300 |  |  | 6300 | 150 | 6 | 42000 | 1623 |  | Y | 44 | 33 |  |  | B68475 | 03 |  |  |  | 임승우 | 2 |  |  | Y |  |  |  | 104.2 | 12-4 | 0 | 92.4 | A |  | 1607 | 1 | 0.21 | 1554 | 1.21 | 60 | 26 | 307 | 5:07 | 15 | 16 | 0 | 20 |  | 56.04 | 0 | 0 | AR | 2022-01-15 12:18 | 2022-01-15 12:40 | 22 | 2022-01-15 12:05 | 35 |  |  |  |  | N | [7 empty] | 5 | 4 | 15.61 | 0 | [23 empty] | 0.42 | 0.42 | A | [9 empty] | 1265 | 0 | 200 | 41 | 0 | 230 | 0 | 748 | 0 | 0 | 0 | 0 | 69 | 0
2022-01-15 | A69119 | 1 | 고탄소 | G-AE1055LST |  | Al 탈산 | B | 31 | 2 | 0 | 72.27 | B | B | B |  | 1 | 1 |  | 1520 | 1549 | 4700 |  |  | 4700 | 46.3 | 12 | 101520 | 1593 |  | Y | 33 | 28 | [7 empty] | 박재승 | 2 |  | Y |  |  |  |  | 154.25 |  | 0 | 156.83 | A |  | 1593 | 3 | 0.23 | 1550 | 1.13 | 66 | 27 | 293 | 4:53 | 25 | 25 | 49 | 0 |  | 0 |  | 450 | N2 | 2022-01-15 12:55 | 2022-01-15 13:19 | 25 | 2022-01-15 12:53 | 26 |  |  |  |  | Y |  |  |  | Y | [5 empty] | 0 | 195.57 | [23 empty] | 0 | 5.8 | A | [9 empty] | 0 | 0 | 747 | 35 | 0 | 146 | 0 | 782 | 0 | 616 | 0 | 0 | 75 | 54
2022-01-15 | B68479 | 2 | 중탄소 | SCM440HK |  | Al 탈산 | B | 35 | 78 | 49300 | 84.53 | B | B |  | B | 1 |  | 1 | 1540 | 1538 | 6500 |  |  | 6500 | 67.18 | 14 | 96753 | 1624 |  | Y | 42 | 35 |  |  | B68476 | 03 |  |  |  | 임승우 | 2 |  |  | Y |  | Y |  | 105 | 12-4 | 0 | 244.61 | A |  | 1612 | 1 | 0.27 | 1557 | 1.47 | 63 | 23 | 269 | 4:29 | 15 | 16 | 0 | 21 |  | 47.69 | 0 | 0 | AR | 2022-01-15 13:12 | 2022-01-15 13:42 | 30 | 2022-01-15 13:03 | 39 |  |  |  |  | N | [7 empty] | 3 | 4 | 13.88 | 0 | [23 empty] | 0.23 | 0.23 | A | [9 empty] | 1253 | 0 | 0 | 41 | 0 | 209 | 0 | 744 | 0 | 0 | 0 | 0 | 54 | 23
2022-01-15 | A69120 | 1 | 고탄소 | AE1055LS | 유사강종연연주 | Al 탈산 | B | 21 | 4 | 54300 | 77.82 | B | B | C |  | 1 | 1 |  | 1520 | 1566 | 4500 |  |  | 4500 | 44.33 | 12 | 101520 | 1593 |  | Y | 41 | 29 | [7 empty] | 김형철 | 2 |  | Y |  |  |  |  | 104.85 | 13-10 | 0 | 139.65 | A |  | 1593 | 3 | 0.22 | 1546 | 1.09 | 62 | 27 | 284 | 4:44 | 25 | 26 | 50 | 0 |  | 0 |  | 450 | N2 | 2022-01-15 14:00 | 2022-01-15 14:17 | 18 | 2022-01-15 13:58 | 20 |  |  |  |  | Y |  |  |  | Y | [5 empty] | 0 | 221.02 | [23 empty] | 0 | 0.02 | B | [9 empty] | 61 | 0 | 864 | 26 | 0 | 167 | 0 | 877 | 0 | 604 | 0 | 0 | 64 | 31
2022-01-15 | B68480 | 2 | 중탄소 | SCM440HK |  | Al 탈산 | B | 11 | 50 | 51650 | 90.77 | B | B |  | C | 1 |  | 1 | 1540 | 1517 | 7400 |  |  | 7400 | 72.88 | 12 | 101532 | 1589 |  | Y | 42 | 37 | [7 empty] | 임승우 | 2 | [6 empty] | 89.35 | 11-3 | 15.91 | 111.2 | A |  | 1625 | 1 | 0.31 | 1567 | 1.52 | 73 | 34 | 210 | 3:30 | 13 | 14 | 0 | 22 |  | 91.22 | 0 | 0 | AR | 2022-01-15 14:24 | 2022-01-15 14:44 | 21 | 2022-01-15 14:08 | 36 |  |  |  |  | N | [7 empty] | 4 |  | 16.45 | 0 | [23 empty] | 0.23 | 0.23 | A | [9 empty] | 1127 | 0 | 156 | 10 | 0 | 259 | 0 | 1097 | 0 | 0 | 0 | 0 | 47 | 45
2022-01-15 | A69121 | 1 | 고탄소 | AE1055LS |  | Al 탈산 | B | 1 | 49 | 51300 | 80.8 | B | C | C |  | 1 | 1 |  | 1520 | 1567 | 4800 |  |  | 4800 | 56.74 | 10 | 84600 | 1587 |  | Y | 41 | 27 | [7 empty] | 김형철 | 2 |  | Y |  |  |  |  | 102.45 | 12-7 | 11.98 | 51.41 | A |  | 1587 | 3 | 0.23 | 1550 | 0.95 | 66 | 30 | 300 | 5:00 | 25 | 25 | 51 | 0 |  | 0 |  | 450 | N2 | 2022-01-15 14:59 | 2022-01-15 15:26 | 27 | 2022-01-15 14:58 | 28 |  |  |  |  | Y |  |  |  | Y | [5 empty] | 0 | 195.17 | [23 empty] | 0 | 1.21 | A | [9 empty] | 48 | 0 | 777 | 42 | 0 | 137 | 0 | 872 | 0 | 652 | 0 | 0 | 184 | 30
2022-01-15 | B68481 | 2 | 중탄소 | SCM440HK | TUNDISH교체전 | Al 탈산 | B | 16 | 86 | 50850 | 83.82 | B | C |  | C | 1 |  | 1 | 1540 | 1564 | 6400 |  |  | 6400 | 69.76 | 12 | 91743 | 1617 |  | Y | 40 | 34 | [15 empty] | 104.35 | 12-1 | 30.39 | 147.21 | A |  | 1612 | 1 | 0.22 | 1560 | 1.34 | 66 | 33 | 325 | 5:25 | 13 | 13 | 0 | 23 |  | 41.37 | 0 | 0 | AR | 2022-01-15 15:20 | 2022-01-15 15:41 | 21 | 2022-01-15 15:10 | 31 | [12 empty] | 3 |  | 9.98 | 0 | [23 empty] | 0.21 | 0.21 | A | [9 empty] | 1393 | 0 | 212 | 31 | 0 | 150 | 0 | 750 | 0 | 0 | 0 | 0 | 58 | 41
2022-01-15 | A69122 | 1 | 고탄소 | AE1055LS |  | Al 탈산 | B | 36 | 23 | 52400 | 78.43 | C | C | C |  | 1 | 1 |  | 1520 | 1535 | 5300 |  |  | 5300 | 52.21 | 12 | 101520 | 1593 |  | Y | 41 | 29 | [7 empty] | 이호남 | 2 | [8 empty] | 0 | 185.82 | A |  | 1587 | 3 | 0.23 | 1547 | 1.08 | 63 | 27 | 360 | 6:00 | 25 | 25 | 52 | 0 |  | 0 |  | 450 | N2 | 2022-01-15 16:10 | 2022-01-15 16:35 | 25 | 2022-01-15 16:09 | 26 |  |  |  |  | Y |  |  |  | Y | [5 empty] | 0 | 186.74 | [23 empty] | 0 | 2.68 | A | [9 empty] | 46 | 0 | 870 | 35 | 0 | 201 | 0 | 753 | 0 | 550 | 0 | 0 | 157 | 44
2022-01-15 | B68482 | 2 | 중탄소 | SFMN438VM2 | TUNDISH교체 | Si 탈산 | B | 5 | 75 | 48200 | 108.63 | C | C |  | C | 1 |  | 1 | 1540 | 1552 | 8300 |  |  | 8300 | 89.13 | 12 | 93120 | 1678 |  | Y | 49 | 42 | [13 empty] | Y |  | 102.1 | 12-1 | 0 | 319.71 | A |  | 1666 | 1 | 0.3 | 1588 | 1.73 | 97 | 44 | 357 | 5:57 | 18 | 20 | 0 | 24 |  | 77.04 | 0 | 0 | N2 | 2022-01-15 16:42 | 2022-01-15 17:09 | 26 | 2022-01-15 16:23 | 46 |  |  |  |  | N | [7 empty] | 12 |  | 0 | 21.32 | [16 empty] | 0.8 |  |  | 1.7 |  |  |  | 1.4 | 1.4 | A | [9 empty] | 0 | 0 | 1801 | 51 | 0 | 0 | 0 | 401 | 0 | 0 | 0 | 0 | 154 | 31 |  |  | 9 |  | 1
2022-01-15 | A69123 | 1 | 고탄소 | AE1055LS | TUNDISH교체전 | Al 탈산 | B | 31 | 3 | 54400 | 76 | C | C | C |  | 1 | 1 |  | 1520 | 1549 | 4900 |  |  | 4900 | 55.85 | 12 | 87737 | 1586 |  | Y | 41 | 28 | [7 empty] | 이호남 | 2 |  | Y | [6 empty] | 0 | 160.19 | A |  | 1590 | 3 | 0.21 | 1549 | 1.24 | 65 | 25 | 301 | 5:01 | 25 | 25 | 53 | 0 |  | 0 |  | 450 | N2 | 2022-01-15 17:09 | 2022-01-15 17:46 | 37 | 2022-01-15 17:07 | 39 |  |  |  |  | Y |  |  |  | Y | [5 empty] | 0 | 168.14 | [23 empty] | 0 | 0 | A | [9 empty] | 55 | 0 | 809 | 40 | 0 | 159 | 0 | 906 | 0 | 647 | 0 | 0 | 172 | 9
2022-01-15 | B68483 | 2 | 중탄소 | SFMN438VM2 |  | Si 탈산 | B | 35 | 79 | 49150 | 112.1 | C | C |  | C | 1 |  | 1 | 1540 | 1542 | 8300 |  |  | 8300 | 80.59 | 12 | 102996 | 1642 |  | Y | 49 | 43 | [15 empty] | 102.95 | 12-1 | 0 | 326.61 | A |  | 1641 | 1 | 0.26 | 1566 | 1.75 | 75 | 36 | 311 | 5:11 | 18 | 18 | 0 | 25 | 200 | 90.33 | 0 | 0 | N2 | 2022-01-15 17:57 | 2022-01-15 18:09 | 13 | 2022-01-15 17:29 | 41 |  |  |  |  | N | [7 empty] | 12 | 4.3 | 0 | 23.43 | [20 empty] | 0.75 |  |  | 1.3 | 1.3 | A | [9 empty] | 10 | 0 | 1817 | 21 | 0 | 0 | 0 | 397 | 0 | 0 | 0 | 0 | 153 | 30 |  |  | 4
2022-01-15 | A69124 | 1 | 고탄소 | P-AE1055LSV | TUNDISH교체 | Al 탈산 | B | 21 | 5 | 53900 | 78.78 | C | C | C |  | 1 | 1 |  | 1520 | 1596 | 5000 |  |  | 5000 | 59.09 | 10 | 84610 | 1612 |  | Y | 41 | 28 | [7 empty] | 이호남 | 2 |  | Y |  |  |  |  | 101.1 | 13-5 | 0 | 220.58 | A |  | 1628 | 3 | 0.19 | 1584 | 1.19 | 101 | 35 | 366 | 6:06 | 25 | 25 | 54 | 0 |  | 0 |  | 1100 | N2 | 2022-01-15 18:13 | 2022-01-15 19:09 | 58 | 2022-01-15 18:11 | 60 |  |  |  |  | Y |  |  |  | Y | [5 empty] | 0 | 290.41 | [19 empty] | 1.99 |  |  |  | 0 | 1.29 | A |  |  | 6.076 | 26.809 | 52.961 | 0.597 | 8.716 | 1.975 | 1811.35 | 62 | 0 | 897 | 36 | 0 | 142 | 0 | 754 | 0 | 553 | 0 | 0 | 157 | 67 |  |  |  |  | 1
2022-01-15 | B68484 | 2 | 중탄소 | SFMN438VM2 |  | Si 탈산 | B | 11 | 51 | 51700 | 112.22 | C | C |  | C | 1 |  | 1 | 1540 | 1562 | 7800 |  |  | 7800 | 83.76 | 12 | 93120 | 1650 |  | N | 47 | 39 | [15 empty] | 104.3 | 12-8 | 0 | 231.69 | A |  | 1641 | 1 | 0.26 | 1569 | 1.67 | 78 | 35 | 312 | 5:12 | 18 | 18 | 0 | 26 |  | 40.01 | 0 | 0 | N2 | 2022-01-15 18:58 | 2022-01-15 19:12 | 14 | 2022-01-15 18:28 | 44 | [12 empty] | 12 |  | 0 | 11.99 | [20 empty] | 1.067 |  |  | 1.22 | 1.22 | A | [9 empty] | 0 | 0 | 1825 | 21 | 0 | 0 | 0 | 398 | 0 | 0 | 0 | 0 | 149 | 43 |  |  | 4
2022-01-15 | A69125 | 1 | 고탄소 | P-AE1055LSV |  | Al 탈산 | B | 1 | 50 | 50600 | 87.2 | C | C | C |  | 1 | 1 |  | 1520 | 1545 | 4900 |  |  | 4900 | 48.26 | 12 | 101532 | 1600 |  | Y | 41 | 27 | [7 empty] | 이호남 | 2 |  |  | Y |  |  |  | 106.45 | 13-1 | 0.12 | 28.27 | A |  | 1597 | 3 | 0.17 | 1558 | 0.89 | 75 | 27 | 306 | 5:06 | 25 | 26 | 55 | 0 |  | 0 |  | 450 | N2 | 2022-01-15 19:30 | 2022-01-15 20:20 | 51 | 2022-01-15 19:27 | 53 |  |  |  |  | Y |  |  |  | Y | [5 empty] | 0 | 233.15 | [23 empty] | 0.01 | 0 | A |  |  | 6.455 | 26.699 | 53.218 | 0.304 | 8.244 | 1.993 | 1811.35 | 22 | 0 | 900 | 41 | 0 | 129 | 0 | 754 | 0 | 552 | 0 | 0 | 97 | 34
2022-01-15 | B68485 | 2 | 중탄소 | SFMN438VM2 |  | Si 탈산 | B | 16 | 87 | 49650 | 113.05 | C | C |  | C | 1 |  | 1 | 1540 | 1567 | 7400 |  |  | 7400 | 79.29 | 11 | 93329 | 1645 |  | Y | 46 | 39 | [15 empty] | 104.75 | 12-2 | 0 | 251.46 | A |  | 1639 | 1 | 0.25 | 1562 | 1.66 | 71 | 33 | 318 | 5:18 | 18 | 18 | 0 | 27 | 50 | 36.6 | 0 | 0 | N2 | 2022-01-15 19:58 | 2022-01-15 20:14 | 16 | 2022-01-15 19:29 | 45 |  |  |  |  | N | [7 empty] | 12 | 4.2 | 0 | 11.66 | [20 empty] | 0.876 |  |  | 1.21 | 1.21 | A | [9 empty] | 42 | 0 | 1827 | 52 | 0 | 0 | 0 | 401 | 0 | 0 | 0 | 0 | 149 | 46 |  |  | 4
2022-01-15 | B68486 | 2 | 중탄소 | SFMN438VM2 |  | Si 탈산 | B | 5 | 76 | 48100 | 103.95 | C | C |  | C | 1 |  | 1 | 1540 | 1566 | 7000 |  |  | 7000 | 62.99 | 13 | 111137 | 1641 | 717 | Y | 47 | 36 | [17 empty] | 0 | 265.02 | A |  | 1638 | 1 | 0.3 | 1563 | 1.85 | 72 | 37 | 324 | 5:24 | 18 | 18 | 0 | 28 | 300 | 139.39 | 0 | 0 | N2 | 2022-01-15 20:55 | 2022-01-15 21:15 | 20 | 2022-01-15 20:32 | 43 | [12 empty] | 14 |  | 0 | 33.03 | [20 empty] | 1.418 |  |  | 1.04 | 1.04 | A | [9 empty] | 17 | 0 | 1718 | 21 | 0 | 0 | 0 | 399 | 0 | 0 | 0 | 0 | 154 | 28 |  |  | 4
2022-01-15 | A69126 | 1 | 중탄소 | SFMN438VM2 |  | Si 탈산 | B | 36 | 24 | 52400 | 143.83 | C | C |  | C | 1 |  | 1 | 1530 | 1543 | 9300 |  |  | 9300 | 93.02 | 12 | 99981 | 1658 |  | Y | 69 | 52 | [7 empty] | 이호남 | 2 | [6 empty] | 100.8 | 12-10 | 0 | 430.61 | A |  | 1648 | 1 | 0.27 | 1567 | 1.29 | 76 | 38 | 482 | 8:02 | 18 | 18 | 0 | 29 |  | 57.14 | 0 | 0 | N2 | 2022-01-15 21:58 | 2022-01-15 22:17 | 18 | 2022-01-15 21:28 | 49 | [12 empty] | 17 |  | 0 | 17.98 | [20 empty] | 1.057 |  |  | 1.67 | 1.67 | C | [9 empty] | 40 | 0 | 1664 | 104 | 0 | 100 | 0 | 968 | 0 | 516 | 0 | 0 | 185 | 0 |  |  | 4
2022-01-15 | B68487 | 2 | 고탄소 | P-AE1055LSV |  | Al 탈산 | B | 35 | 80 | 49150 | 73.15 | C | C | C |  | 1 | 1 |  | 1530 | 1564 | 4500 |  |  | 4500 | 44.32 | 12 | 101532 | 1598 |  | Y | 41 | 25 | [17 empty] | 0.16 | 78.36 | A |  | 1598 | 3 | 0.17 | 1546 | 1.63 | 63 | 33 | 341 | 5:41 | 25 | 25 | 56 | 0 |  | 0 |  | 600 | N2 | 2022-01-15 21:25 | 2022-01-15 21:39 | 14 | 2022-01-15 21:24 | 15 |  |  |  |  | Y |  |  |  | Y | [5 empty] | 0 | 237.49 | [23 empty] | 6.46 | 0 | A | [9 empty] | 96 | 0 | 891 | 0 | 0 | 100 | 0 | 995 | 0 | 0 | 0 | 0 | 254 | 20
2022-01-15 | A69127 | 1 | 고탄소 | P-AE1055LSV |  | Al 탈산 | B | 31 | 4 | 54450 | 80.98 | C | C | D |  | 1 | 1 |  | 1520 | 1591 | 4500 |  |  | 4500 | 53.19 | 10 | 84610 | 1585 |  | Y | 41 | 27 | [7 empty] | 이호남 | 2 | [6 empty] | 99.2 | 13-3 | 0 | 143.53 | A |  | 1585 | 3 | 0.17 | 1548 | 0.93 | 65 | 28 | 279 | 4:39 | 25 | 26 | 57 | 0 |  | 0 |  | 500 | N2 | 2022-01-15 22:24 | 2022-01-15 22:46 | 22 | 2022-01-15 22:23 | 23 |  |  |  |  | Y |  |  |  | Y | [5 empty] | 0 | 225.55 | [23 empty] | 7.32 | 0.58 | A |  |  | 8.871 | 20.901 | 58.427 | 0.206 | 6.586 | 2.795 | 1994.91 | 61 | 0 | 892 | 11 | 0 | 99 | 0 | 1447 | 0 | 773 | 0 | 0 | 322 | 12
2022-01-15 | B68488 | 2 | 중탄소 | SFMN438VM2 |  | Si 탈산 | B | 11 | 52 | 52000 | 105.97 | C | C |  | D | 1 |  | 1 | 1540 | 1597 | 5800 |  |  | 5800 | 61.68 | 11 | 94039 | 1643 |  | Y | 46 | 34 | [15 empty] | 103.5 | 12-7 | 0 | 187.53 | A |  | 1641 | 1 | 0.29 | 1565 | 1.53 | 74 | 31 | 300 | 5:00 | 18 | 19 | 0 | 30 |  | 89.39 | 0 | 0 | N2 | 2022-01-15 22:54 | 2022-01-15 23:16 | 23 | 2022-01-15 22:33 | 43 |  |  |  |  | N | [7 empty] | 5 | 4 | 0 | 23.17 | [20 empty] | 1.385 |  |  | 0.76 | 0.76 | A | [9 empty] | 60 | 0 | 1750 | 57 | 0 | 0 | 0 | 397 | 0 | 0 | 0 | 0 | 207 | 39 |  |  | 4
2022-01-15 | A69128 | 1 | 고탄소 | P-AE1055LSV |  | Al 탈산 | B | 21 | 6 | 53400 | 79.05 | D | D | D |  | 1 | 1 |  | 1520 | 1537 | 4900 |  |  | 4900 | 48.26 | 12 | 101532 | 1598 |  | Y | 40 | 28 | [7 empty] | 김덕진 | 2 |  | Y |  |  |  |  | 99.55 | 13-3 | 0.01 | 42.53 | A |  | 1598 | 3 | 0.2 | 1545 | 1.39 | 62 | 24 | 298 | 4:58 | 25 | 25 | 58 | 0 |  | 0 |  | 500 | N2 | 2022-01-15 23:25 | 2022-01-15 23:42 | 18 | 2022-01-15 23:23 | 20 |  |  |  |  | Y |  |  |  | Y | [5 empty] | 0 | 210.34 | [23 empty] | 7.36 | 1.75 | A |  |  | 8.37 | 24.848 | 51.954 | 0.297 | 6.207 | 2.09 | 1636.16 | 27 | 0 | 845 | 18 | 0 | 112 | 0 | 606 | 0 | 550 | 0 | 0 | 146 | 49
2022-01-15 | B68489 | 2 | 중탄소 | SFMN438VM2 |  | Si 탈산 | B | 16 | 88 | 49750 | 104.72 | D | D |  | D | 1 |  | 1 | 1540 | 1551 | 7000 |  |  | 7000 | 70.01 | 12 | 99981 | 1643 |  | Y | 38 | 35 | [7 empty] | 김규완 | 2 |  |  |  |  | Y |  | 98.85 | 11-6 | 0 | 221.44 | A |  | 1641 | 1 | 0.28 | 1560 | 1.69 | 69 | 33 | 267 | 4:27 | 18 | 19 | 0 | 31 |  | 98.63 | 0 | 0 | N2 | 2022-01-16 00:03 | 2022-01-16 00:15 | 13 | 2022-01-15 23:35 | 41 |  |  |  |  | N | [7 empty] | 15 | 4.5 | 0 | 23.37 | [20 empty] | 1.251 |  |  | 0.95 | 0.95 | A | [9 empty] | 60 | 0 | 1716 | 51 | 0 | 0 | 0 | 603 | 0 | 0 | 0 | 0 | 195 | 15 |  |  | 4
2022-01-15 | A69129 | 1 | 고탄소 | P-AE1055LSV |  | Al 탈산 | B | 1 | 51 | 51400 | 73.53 | D | D | D |  | 1 | 1 |  | 1520 | 1532 | 5000 |  |  | 5000 | 49.25 | 12 | 101532 | 1591 |  | Y | 40 | 28 | [7 empty] | 김덕진 | 2 |  | Y |  |  | N |  | 104.8 | 12-9 | 0.14 | 207.01 | A |  | 1591 | 3 | 0.19 | 1558 | 0.97 | 75 | 38 | 312 | 5:12 | 25 | 25 | 59 | 0 |  | 0 |  | 500 | N2 | 2022-01-16 00:20 | 2022-01-16 00:39 | 19 | 2022-01-16 00:20 | 20 |  |  |  |  | Y |  |  |  | Y | [5 empty] | 0 | 186.3 | [23 empty] | 7.36 | 2.8 | A |  |  | 12.087 | 20.799 | 54.132 | 0.182 | 4.478 | 2.602 | 1642.48 | 84 | 0 | 994 | 30 | 0 | 136 | 0 | 498 | 0 | 398 | 0 | 0 | 0 | 34
2022-01-15 | B68490 | 2 | 중탄소 | SFMN438VM2 |  | Si 탈산 | B | 5 | 77 | 48450 | 95.9 | D | D |  | D | 1 |  | 1 | 1540 | 1535 | 7700 |  |  | 7700 | 81.88 | 11 | 94039 | 1634 |  | Y | 42 | 38 | [7 empty] | 김규완 | 2 |  |  |  |  | Y |  | 99.65 | 11-9 | 0 | 262.77 | A |  | 1648 | 1 | 0.33 | 1560 | 1.94 | 69 | 41 | 302 | 5:02 | 18 | 19 | 0 | 32 | 170 | 115.68 | 0 | 0 | N2 | 2022-01-16 01:00 | 2022-01-16 01:15 | 16 | 2022-01-16 00:41 | 34 |  |  |  |  | N | [7 empty] | 5 | 5 | 0 | 30.28 | [20 empty] | 0.991 |  |  | 0.77 | 0.77 | A | [9 empty] | 26 | 0 | 1634 | 57 | 0 | 0 | 0 | 1149 | 0 | 0 | 0 | 0 | 249 | 41 |  |  | 4
2022-01-15 | A69130 | 1 | 고탄소 | P-AE1055LSV |  | Al 탈산 | B | 36 | 25 | 51400 | 79.6 | D | D | D |  | 1 | 1 |  | 1520 | 1571 | 3700 |  |  | 3700 | 43.73 | 10 | 84610 | 1587 |  | Y | 41 | 21 | [7 empty] | 김덕진 | 2 |  | Y |  |  | N |  | 101 | 12-10 | 0 | 123.91 | A |  | 1587 | 3 | 0.19 | 1587 | 0 | 104 | 42 | 147 | 2:27 | 25 | 25 | 60 | 0 |  | 0 |  | 500 | N2 | 2022-01-16 01:27 | 2022-01-16 01:40 | 13 | 2022-01-16 01:26 | 14 |  |  |  |  | Y |  |  |  | Y | [5 empty] | 0 | 213.02 | [23 empty] | 7.36 | 4.16 | A |  |  | 10.655 | 22.316 | 54.058 | 0.16 | 5.073 | 2.422 | 1703.57 | 77 | 0 | 877 | 13 | 0 | 138 | 0 | 494 | 0 | 399 | 0 | 0 | 0 | 20
2022-01-15 | B68491 | 2 | 중탄소 | SFMN438VM2 |  | Si 탈산 | B | 35 | 81 | 49250 | 100.78 | D | D |  | D | 1 |  | 1 | 1540 | 1525 | 7700 |  |  | 7700 | 77.2 | 12 | 99744 | 1643 |  | Y | 46 | 38 | 클로킹7톤 내려옴 |  | B68488 | 07 |  |  |  | 김규완 | 2 |  |  | Y |  |  |  | 98.35 | 11-7 | 0 | 158.84 | A |  | 1639 | 1 | 0.33 | 1556 | 1.82 | 65 | 38 | 297 | 4:57 | 18 | 18 | 0 | 33 | 180 | 132.22 | 0 | 0 | N2 | 2022-01-16 02:03 | 2022-01-16 02:14 | 11 | 2022-01-16 01:45 | 29 |  |  |  |  | N | [7 empty] | 5 | 4.5 | 0 | 30.13 | [20 empty] | 1.002 |  |  | 0.7 | 0.7 | A | [9 empty] | 34 | 0 | 1600 | 41 | 0 | 0 | 0 | 200 | 0 | 0 | 0 | 0 | 198 | 39
2022-01-15 | A69131 | 1 | 고탄소 | P-AE1055LSV | TUNDISH교체전 | Al 탈산 | B | 31 | 5 | 54800 | 73.37 | D | D | D |  | 1 | 1 |  | 1520 | 1529 | 5000 |  |  | 5000 | 54.14 | 12 | 92346 | 1591 |  | Y | 40 | 29 | [7 empty] | 김덕진 | 2 |  | Y |  |  |  |  | 103.1 | 13-8 | 0 | 224.48 | A |  | 1591 | 3 | 0.17 | 1549 | 1.24 | 66 | 31 | 134 | 2:14 | 25 | 25 | 61 | 0 |  | 0 |  | 500 | N2 | 2022-01-16 02:20 | 2022-01-16 02:39 | 19 | 2022-01-16 02:20 | 19 |  |  |  |  | Y |  |  |  | Y | [5 empty] | 0 | 188.17 | [23 empty] | 7.36 | 5.3 | A | [9 empty] | 61 | 0 | 866 | 0 | 0 | 114 | 0 | 593 | 0 | 592 | 0 | 0 | 171 | 66
2022-01-15 | B68492 | 2 | 중탄소 | SFMN438VM2 |  | Si 탈산 | B | 11 | 53 | 51750 | 95.07 | D | D |  | D | 1 |  | 1 | 1540 | 1541 | 6900 |  |  | 6900 | 73.37 | 11 | 94039 | 1638 |  | Y | 38 | 34 | [7 empty] | 김규완 | 2 | [6 empty] | 96.85 | 11-10 | 0 | 201.56 | A |  | 1635 | 1 | 0.31 | 1553 | 1.8 | 62 | 33 | 261 | 4:21 | 18 | 18 | 0 | 34 |  | 109.14 | 0 | 0 | N2 | 2022-01-16 02:56 | 2022-01-16 03:15 | 19 | 2022-01-16 02:38 | 37 |  |  |  |  | N | [7 empty] | 5 | 4.5 | 0 | 25.55 | [20 empty] | 1.287 |  |  | 0.64 | 0.64 | A | [9 empty] | 31 | 0 | 1738 | 43 | 0 | 0 | 0 | 701 | 0 | 0 | 0 | 0 | 173 | 37
2022-01-15 | A69132 | 1 | 중탄소 | SM48CH | TUNDISH교체 | Si 탈산 | B | 21 | 7 | 53300 | 76.55 | D | D | D |  | 1 | 1 |  | 1530 | 1535 | 5900 |  |  | 5900 | 58.11 | 12 | 101532 | 1626 |  | Y | 40 | 27 | [7 empty] | 김덕진 | 2 |  | Y |  |  | N |  |  |  | 0 | 211.73 | A |  | 1616 | 3 | 0.2 | 1578 | 1.06 | 87 | 31 | 300 | 5:00 | 16 | 20 | 62 | 0 |  | 0 |  | 500 | N2 | 2022-01-16 03:22 | 2022-01-16 04:05 | 43 | 2022-01-16 03:21 | 44 |  |  |  |  | Y |  |  |  | Y | [5 empty] | 0 | 203.86 | [19 empty] | 1.73 |  |  |  | 7.38 | 6.74 | A | [9 empty] | 45 | 0 | 0 | 22 | 0 | 137 | 0 | 694 | 0 | 595 | 0 | 0 | 0 | 27 |  |  |  |  | 1
2022-01-15 | B68493 | 2 | 중탄소 | SFMN438VM2 |  | Si 탈산 | B | 16 | 89 | 49850 | 99.42 | D | D |  | D | 1 |  | 1 | 1540 | 1537 | 6900 |  |  | 6900 | 73.37 | 11 | 94039 | 1641 |  | Y | 37 | 34 | [7 empty] | 김규완 | 2 |  |  |  |  | Y |  | 96.25 | 11-4 | 0 | 198.01 | A |  | 1631 | 1 | 0.3 | 1551 | 1.49 | 60 | 30 | 277 | 4:37 | 18 | 19 | 0 | 35 |  | 83.56 | 0 | 0 | N2 | 2022-01-16 03:59 | 2022-01-16 04:16 | 17 | 2022-01-16 03:39 | 36 |  |  |  |  | N | [7 empty] | 5 | 5 | 0 | 20.7 | [20 empty] | 1.397 |  |  | 0.67 | 0.67 | A | [9 empty] | 17 | 0 | 1690 | 52 | 0 | 0 | 0 | 1210 | 0 | 0 | 0 | 0 | 299 | 48
2022-01-15 | A69133 | 1 | 중탄소 | SM48CH |  | Si 탈산 | B | 1 | 52 | 51100 | 71.98 | D | D | D |  | 1 | 1 |  | 1530 | 1534 | 5400 |  |  | 5400 | 63.82 | 10 | 84610 | 1600 |  | Y | 41 | 34 | [7 empty] | 김덕진 | 2 |  | Y |  |  | N |  |  |  | 0 | 227.37 | A |  | 1600 | 3 | 0.2 | 1568 | 1.03 | 77 | 34 | 286 | 4:46 | 16 | 16 | 63 | 0 |  | 0 |  | 500 | N2 | 2022-01-16 04:16 | 2022-01-16 05:04 | 48 | 2022-01-16 04:16 | 48 |  |  |  |  | Y |  |  |  | Y | [5 empty] | 0 | 174.75 | [23 empty] | 7.38 | 19.49 | A | [9 empty] | 25 | 0 | 411 | 0 | 0 | 182 | 0 | 593 | 0 | 399 | 0 | 0 | 98 | 17
2022-01-15 | B68494 | 2 | 중탄소 | SFMN438VM2 |  | Si 탈산 | B | 5 | 78 | 0 | 93.22 | D | D |  | D | 1 |  | 1 | 1540 | 1528 | 7300 |  |  | 7300 | 71.16 | 12 | 102588 | 1637 |  | Y | 39 | 36 | [7 empty] | 김규완 | 2 |  |  |  |  | Y |  | 142.6 | 15-10 | 0 | 211.32 | A |  | 1634 | 1 | 0.31 | 1558 | 1.81 | 67 | 29 | 270 | 4:30 | 18 | 19 | 0 | 36 |  | 73.83 | 0 | 0 | N2 | 2022-01-16 05:02 | 2022-01-16 05:31 | 28 | 2022-01-16 04:44 | 47 |  |  |  |  | N | [7 empty] | 5 | 5 | 0 | 18.24 | [20 empty] | 1.298 |  |  | 0.69 | 0.69 | A | [9 empty] | 0 | 0 | 1558 | 54 | 0 | 0 | 0 | 204 | 0 | 0 | 0 | 0 | 100 | 48
2022-01-15 | A69134 | 1 | 중탄소 | SM48CH |  | Si 탈산 | B | 36 | 26 | 51400 | 66.82 | D | D | D |  | 1 | 1 |  | 1530 | 1540 | 5000 |  |  | 5000 | 59.09 | 10 | 84610 | 1602 |  | Y | 40 | 23 | [7 empty] | 김덕진 | 2 | [6 empty] | 100.5 | 12-10 | 0 | 221.02 | A |  | 1602 | 3 | 0.19 | 1565 | 1.37 | 74 | 29 | 273 | 4:33 | 16 | 16 | 64 | 0 |  | 0 |  | 500 | N2 | 2022-01-16 05:23 | 2022-01-16 06:08 | 44 | 2022-01-16 05:23 | 44 |  |  |  |  | Y |  |  |  | Y | [5 empty] | 0 | 152.31 | [23 empty] | 7.39 | 21.03 | A | [9 empty] | 0 | 0 | 0 | 0 | 0 | 147 | 0 | 592 | 0 | 491 | 0 | 0 | 108 | 51
2022-01-15 | B68495 | 2 | 중탄소 | SFMN438VM2 |  | Si 탈산 | B | 35 | 82 | 49000 | 92.05 | D | D |  | B | 1 |  | 1 | 1540 | 1531 | 7800 |  |  | 7800 | 78.2 | 12 | 99744 | 1632 |  | Y | 42 | 39 | [7 empty] | 김규완 | 2 | [6 empty] | 101.7 | 11-10 | 0 | 271.36 | A |  | 1631 | 1 | 0.28 | 1555 | 1.58 | 64 | 39 | 284 | 4:44 | 18 | 19 | 0 | 37 |  | 69.52 | 0 | 0 | N2 | 2022-01-16 06:13 | 2022-01-16 06:29 | 16 | 2022-01-16 06:01 | 28 |  |  |  |  | N | [7 empty] | 7 | 5 | 0 | 19.65 | [20 empty] | 0.943 |  |  | 0.9 | 0.9 | A | [9 empty] | 0 | 0 | 1757 | 61 | 0 | 0 | 0 | 708 | 0 | 0 | 0 | 0 | 100 | 11 |  |  | 4
2022-01-15 | A69135 | 1 | 중탄소 | SM48CH |  | Si 탈산 | B | 31 | 6 | 54800 | 67.25 | D | D | B |  | 1 | 1 |  | 1530 | 1542 | 4300 |  |  | 4300 | 42.35 | 12 | 101532 | 1594 |  | Y | 36 | 21 | [7 empty] | 김덕진 | 2 |  | Y |  |  | N |  | 101.15 | 13-5 | 0 | 157.8 | A |  | 1594 | 3 | 0.18 | 1563 | 1.03 | 72 | 24 | 270 | 4:30 | 16 | 17 | 65 | 0 |  | 0 |  | 500 | N2 | 2022-01-16 06:30 | 2022-01-16 07:09 | 38 | 2022-01-16 06:28 | 40 |  |  |  |  | Y |  |  |  | Y | [5 empty] | 0 | 169.59 | [23 empty] | 0 | 0.01 | A | [9 empty] | 0 | 0 | 0 | 0 | 0 | 131 | 0 | 493 | 0 | 399 | 0 | 0 | 0 | 44 |  |  | 5
2022-01-15 | B68496 | 2 | 중탄소 | SFMN438VM2 |  | Si 탈산 | B | 11 | 54 | 51350 | 89.2 | D | B |  | B | 1 |  | 1 | 1540 | 1551 | 6700 |  |  | 6700 | 65.31 | 12 | 102588 | 1638 |  | Y | 41 | 34 | [7 empty] | 김규완 | 2 | [6 empty] | 103.65 | 12-7 | 0 | 252.63 | A |  | 1625 | 1 | 0.29 | 1558 | 1.57 | 67 | 38 | 263 | 4:23 | 18 | 19 | 0 | 38 |  | 70.2 | 0 | 0 | N2 | 2022-01-16 07:10 | 2022-01-16 07:31 | 20 | 2022-01-16 06:58 | 32 |  |  |  |  | N | [7 empty] | 6 | 4 | 0 | 20.79 | [20 empty] | 0.942 |  |  | 0.77 | 0.77 | A | [9 empty] | 24 | 0 | 1775 | 11 | 0 | 0 | 0 | 654 | 0 | 0 | 0 | 0 | 137 | 4 |  |  | 2
2022-01-16 | A69136 | 1 | 중탄소 | SM48CH |  | Si 탈산 | B | 21 | 8 | 52900 | 64.97 | B | B | B |  | 1 | 1 |  | 1530 | 1534 | 4600 |  |  | 4600 | 45.31 | 12 | 101532 | 1594 |  | Y | 32 | 22 | [7 empty] | 박재승 | 2 |  | Y |  |  |  |  | 98.2 | 13-1 | 0 | 135.05 | A |  | 1594 | 3 | 0.19 | 1564 | 0.97 | 73 | 28 | 255 | 4:15 | 16 | 16 | 66 | 0 |  | 0 |  | 500 | N2 | 2022-01-16 07:32 | 2022-01-16 08:08 | 36 | 2022-01-16 07:30 | 38 |  |  |  |  | Y |  |  |  | Y | [5 empty] | 0 | 176.03 | [23 empty] | 0 | 0.01 | A | [9 empty] | 0 | 0 | 0 | 0 | 0 | 156 | 0 | 496 | 0 | 397 | 0 | 0 | 0 | 101 |  |  | 4
2022-01-16 | B68497 | 2 | 중탄소 | SFMN438VM2 | TUNDISH교체전 | Si 탈산 | B | 29 | 52 | 50600 | 87.32 | B | B |  | B | 1 |  | 2 | 1540 | 1544 | 7200 |  |  | 7200 | 93.22 | 10 | 77239 | 1632 |  | Y | 42 | 36 | [7 empty] | 임승우 | 2 | [6 empty] | 102.2 | 12-6 | 0 | 195.11 | A |  | 1626 | 1 | 0 | 1554 | 0 | 63 | 33 | 1406 | 23:26 | 18 | 19 | 0 | 0 |  | 50.33 | 0 | 0 | N2 | 2022-01-16 08:18 | 2022-01-16 08:30 | 12 | 2022-01-16 08:09 | 22 | EAF | 전극절손 |  |  | N | [7 empty] | 1 | 4 | 0 | 2.49 | [20 empty] | 1.276 |  |  | 0.51 | 0.51 | A | [9 empty] | 0 | 0 | 1524 | 152 | 0 | 0 | 0 | 704 | 0 | 0 | 0 | 0 | 152 | 0 |  |  | 2
2022-01-16 | A69137 | 1 | 중탄소 | SM48CH |  | Si 탈산 | B | 1 | 53 | 51000 | 61.75 | B | B | B |  | 1 | 1 |  | 1530 | 1532 | 4500 |  |  | 4500 | 44.32 | 12 | 101532 | 1597 | 363 | Y | 32 | 22 | [7 empty] | 김형철 | 2 |  | Y |  |  |  |  | 104.75 | 12-8 | 0 | 127.81 | A |  | 1597 | 3 | 0.18 | 1565 | 1.14 | 74 | 30 | 255 | 4:15 | 16 | 16 | 67 | 0 |  | 0 |  | 500 | N2 | 2022-01-16 08:31 | 2022-01-16 09:06 | 35 | 2022-01-16 08:29 | 37 | 탈가스 | RH/VD 보수 | 공치실시(6.6톤) |  | Y |  |  |  | Y | [5 empty] | 0 | 159.9 | [23 empty] | 0 | 0.01 | A | [9 empty] | 0 | 0 | 0 | 0 | 0 | 187 | 0 | 495 | 0 | 396 | 0 | 0 | 0 | 32 |  |  | 5
2022-01-16 | B68498 | 2 | 중탄소 | AE5130M1 | TUNDISH교체 | Si 탈산 | B | 5 | 79 | 47700 | 98.05 | B | B |  | B | 1 |  | 1 | 1540 | 1530 | 9300 |  |  | 9300 | 99.92 | 11 | 93071 | 1671 |  | Y | 52 | 46 | [7 empty] | 임승우 | 2 |  |  |  |  | Y |  | 102 | 12-1 | 0 | 298.26 | A |  | 1668 | 1 | 0.34 | 1584 | 2 | 84 | 39 | 263 | 4:23 | 16 | 20 | 0 | 40 |  | 142.45 | 0 | 0 | N2 | 2022-01-16 09:31 | 2022-01-16 09:56 | 26 | 2022-01-16 09:20 | 37 |  |  |  |  | Y | [8 empty] | 4 | 0 | 37.68 | [19 empty] | 1.58 |  |  |  | 0.58 | 0.58 | A | [9 empty] | 1126 | 231 | 0 | 65 | 0 | 0 | 0 | 697 | 0 | 0 | 0 | 0 | 104 | 0 |  |  | 6 |  | 1
2022-01-16 | A69138 | 1 | 중탄소 | SM48CH |  | Si 탈산 | B | 36 | 27 | 51500 | 93.43 | B | B |  | B | 1 |  | 1 | 1530 | 1571 | 5100 |  |  | 5100 | 60.28 | 10 | 84610 | 1618 | 364 | Y | 55 | 29 | RH공치로 VD진공 | [6 empty] | 김형철 | 2 |  | Y | [6 empty] | 0 | 200.47 | A |  | 1608 | 1 | 0.25 | 1555 | 1.6 | 64 | 33 | 308 | 5:08 | 16 | 16 | 0 | 41 |  | 70.44 | 0 | 0 | N2 | 2022-01-16 10:02 | 2022-01-16 10:14 | 12 | 2022-01-16 09:53 | 21 | [14 empty] | 0 | 21.69 | [23 empty] | 0.6 | 0.6 | A | [9 empty] | 86 | 0 | 0 | 30 | 0 | 215 | 0 | 494 | 0 | 400 | 0 | 0 | 0 | 20
2022-01-16 | B68499 | 2 | 중탄소 | AE5130M1 |  | Si 탈산 | B | 31 | 7 | 54300 | 97.78 | B | B |  | B | 1 |  | 1 | 1540 | 1553 | 7000 |  |  | 7000 | 74.34 | 11 | 94160 | 1643 | 360 | Y | 53 | 39 | [7 empty] | 임승우 | 2 |  |  |  |  | Y |  |  |  | 0 | 174.01 | A |  | 1630 | 1 | 0.28 | 1566 | 1.84 | 66 | 31 | 273 | 4:33 | 18 | 19 | 0 | 42 | 100 | 70.41 | 0 | 0 | N2 | 2022-01-16 10:40 | 2022-01-16 11:03 | 23 | 2022-01-16 10:28 | 35 |  |  |  |  | Y | [7 empty] | 5 | 4.2 | 0 | 22.11 | [23 empty] | 0.62 | 0.62 | A | [9 empty] | 1313 | 0 | 768 | 47 | 0 | 0 | 0 | 693 | 0 | 0 | 0 | 0 | 66 | 35 |  |  | 4
2022-01-16 | A69139 | 1 | 중탄소 | SM48CH |  | Si 탈산 | B | 19 | 1 | 53900 | 72.87 | B | B | B |  | 1 | 1 |  | 1530 | 1535 | 5900 |  |  | 5900 | 58.11 | 12 | 101532 | 1617 |  | Y | 37 | 31 | [7 empty] | 김형철 | 2 |  | Y |  |  |  |  | 103.95 | 13-10 | 0 | 155.82 | A |  | 1617 | 3 | 0.19 | 1569 | 1.37 | 78 | 25 | 286 | 4:46 | 16 | 16 | 68 | 0 |  | 0 |  | 600 | N2 | 2022-01-16 10:50 | 2022-01-16 11:23 | 33 | 2022-01-16 10:48 | 36 |  |  |  |  | Y |  |  |  | Y | [5 empty] | 0 | 209.79 | [23 empty] | 0 | 0.01 | A | [9 empty] | 0 | 0 | 0 | 0 | 0 | 159 | 0 | 654 | 0 | 497 | 0 | 0 | 117 | 9 |  |  | 5
2022-01-16 | B68500 | 2 | 중탄소 | AE5130M1 |  | Si 탈산 | B | 11 | 55 | 51550 | 94.7 | B | B |  | B | 1 |  | 1 | 1540 | 1527 | 8000 |  |  | 8000 | 77.88 | 12 | 102720 | 1635 |  | Y | 45 | 65 | B68497히트 연주슬라이드게이트포지션 저하로 인해 14톤 내려받음 |  | B658497 | 14 | [6 empty] | Y |  |  |  |  | 108.65 | 13-2 | 0 | 234.61 | A |  | 1620 | 1 | 0.24 | 1563 | 1.33 | 63 | 26 | 308 | 5:08 | 18 | 18 | 0 | 43 |  | 69.07 | 0 | 0 | N2 | 2022-01-16 11:53 | 2022-01-16 12:07 | 14 | 2022-01-16 11:43 | 24 |  |  |  |  | Y | [7 empty] | 5 | 3.8 | 0 | 21.09 | [23 empty] | 0.56 | 0.56 | A | [9 empty] | 1489 | 0 | 625 | 50 | 0 | 0 | 0 | 744 | 0 | 0 | 0 | 0 | 108 | 50 |  |  | 4
2022-01-16 | A69140 | 1 | 중탄소 | SM48CH | TUNDISH교체전 | Si 탈산 | B | 21 | 9 | 52900 | 82.28 | B | B | B |  | 1 | 1 |  | 1530 | 1537 | 5200 |  |  | 5200 | 51.22 | 12 | 101532 | 1611 |  | Y | 37 | 27 | [7 empty] | 김형철 | 2 |  | Y |  |  |  |  | 100.75 | 13-4 | 0 | 105.16 | A |  | 1611 | 3 | 0.19 | 1561 | 1.11 | 70 | 31 | 271 | 4:31 | 16 | 17 | 69 | 0 |  | 0 |  | 550 | N2 | 2022-01-16 11:58 | 2022-01-16 12:26 | 28 | 2022-01-16 11:57 | 29 |  |  |  |  | Y |  |  |  | Y | [5 empty] | 0 | 269.81 | [23 empty] | 0 | 1.47 | A | [9 empty] | 64 | 0 | 0 | 0 | 0 | 130 | 0 | 495 | 0 | 399 | 0 | 0 | 0 | 24
2022-01-16 | B68521 | 2 | 중탄소 | AE5130M1 |  | Si 탈산 | B | 29 | 53 | 50300 | 98.35 | B | B |  | B | 1 |  | 1 | 1540 | 1545 | 8000 |  |  | 8000 | 78.64 | 12 | 101730 | 1641 |  | Y | 48 | 39 | [7 empty] | 임승우 | 2 |  |  |  |  | Y |  | 104.3 | 12-8 | 0 | 167.67 | A |  | 1632 | 1 | 0.25 | 1559 | 1.63 | 59 | 19 | 305 | 5:05 | 18 | 19 | 0 | 44 |  | 70.72 | 0 | 0 | N2 | 2022-01-16 12:59 | 2022-01-16 13:16 | 17 | 2022-01-16 12:46 | 30 | LHF | 성분 오버 | 출강후 합탕 |  | Y | [7 empty] | 4 | 4.3 | 0 | 21.35 | [23 empty] | 0.54 | 0.54 | A | [9 empty] | 1259 | 0 | 0 | 116 | 0 | 0 | 0 | 695 | 0 | 0 | 0 | 0 | 262 | 25 |  |  | 4
2022-01-16 | A69141 | 1 | 고탄소 | STB2 | TUNDISH교체 | Al 탈산 | B | 1 | 54 | 50900 | 87.03 | B | B | B |  | 1 | 1 |  | 1520 | 1570 | 6000 |  |  | 6000 | 70.91 | 10 | 84610 | 1596 |  | Y | 44 | 37 | [7 empty] | 박재승 | 2 | [6 empty] | 102.9 | 12-6 | 221.03 | 0 | A |  | 1596 | 3 | 0.19 | 1547 | 1.14 | 91 | 24 | 276 | 4:36 | 25 | 26 | 70 | 0 |  | 0 |  | 470 | AR | 2022-01-16 13:25 | 2022-01-16 13:59 | 34 | 2022-01-16 13:24 | 36 |  |  |  |  | Y |  |  |  | Y | [5 empty] | 143.93 | 71.03 | [19 empty] | 1.62 |  |  |  | 1.16 | 2.54 | A | [9 empty] | 0 | 22 | 267 | 0 | 0 | 125 | 0 | 646 | 0 | 497 | 0 | 0 | 16 | 19 |  |  |  |  | 1
2022-01-16 | B68522 | 2 | 중탄소 | AE5130M1 | 잔강최소화전 | Si 탈산 | B | 5 | 80 | 47750 | 54.5 | B | B |  | C | 2 |  | 1 | 1540 | 1568 | 7900 | 7900 |  | 15800 | 143.97 | 14 | 109748 | 1677 |  | Y | 53 | 47 |  | Y | [13 empty] | 106.75 | 12-5 | 0 | 302.09 | A |  | 1635 | 1 | 0.33 | 1583 | 0.69 | 83 | 44 | 332 | 5:32 | 16 | 12 | 0 | 45 |  | 155.24 | 0 | 0 | N2 | 2022-01-16 14:33 | 2022-01-16 14:44 | 11 | 2022-01-16 14:21 | 23 | [14 empty] | 0 | 31.19 | [20 empty] | 0.85 | Y |  | 0.71 | 0.71 | A | [9 empty] | 1214 | 311 | 618 | 242 | 0 | 0 | 0 | 832 | 0 | 0 | 0 | 0 | 115 | 0 |  |  | 4
2022-01-16 | A69142 | 1 | 고탄소 | STB2 |  | Al 탈산 | B | 36 | 28 | 52000 | 92.45 | B | B | C |  | 1 | 1 |  | 1520 | 1531 | 5900 |  |  | 5900 | 58.11 | 12 | 101532 | 1573 |  | Y | 41 | 34 | [7 empty] | 김형철 | 2 | [6 empty] | 107.2 | 13-6 | 231.67 | 0 | A |  | 1560 | 3 | 0.18 | 1523 | 0.73 | 67 | 33 | 288 | 4:48 | 25 | 25 | 71 | 0 |  | 0 |  | 470 | AR | 2022-01-16 14:35 | 2022-01-16 14:59 | 24 | 2022-01-16 14:34 | 24 |  |  |  |  | Y |  |  |  | Y | [5 empty] | 142.46 | 123.05 | [20 empty] | 1.12 |  |  | 2.98 | 2.54 | A | [9 empty] | 0 | 105 | 252 | 9 | 0 | 130 | 0 | 864 | 0 | 647 | 0 | 0 | 36 | 50
2022-01-16 | B68523 | 2 | 저탄소 | AE5120HM2 | 잔강최소화 | Al 탈산 | B | 31 | 8 | 53650 | 107.65 | B | C |  | C | 2 |  | 1 | 1555 | 1646 | 8000 | 0 |  | 8000 | 94.55 | 10 | 84610 | 1669 |  | Y | 53 | 38 |  | Y | [13 empty] | 85.95 | 11-7 | 0 | 292.64 | A |  | 1662 | 1 | 0.28 | 1578 | 1.87 | 72 | 27 | 245 | 4:05 | 16 | 18 | 0 | 46 | 130 | 98.22 | 0 | 0 | N2 | 2022-01-16 15:27 | 2022-01-16 16:11 | 45 | 2022-01-16 15:10 | 61 | [12 empty] | 8 |  | 0 | 23.98 | [23 empty] | 0.92 | 0.92 | A | [9 empty] | 568 | 474 | 0 | 440 | 0 | 323 | 0 | 546 | 0 | 236 | 0 | 0 | 58 | 16 |  |  | 4
2022-01-16 | A69143 | 1 | 고탄소 | STB2 |  | Al 탈산 | B | 19 | 2 | 55600 | 83.83 | C | C | C |  | 1 | 1 |  | 1520 | 1543 | 5600 |  |  | 5600 | 55.16 | 12 | 101532 | 1561 |  | Y | 40 | 33 | [7 empty] | 이호남 | 2 |  |  |  |  | Y |  | 104.55 | 13-10 | 225.51 | 0 | A |  | 1557 | 3 | 0.18 | 1510 | 1.12 | 54 | 23 | 278 | 4:38 | 25 | 25 | 72 | 0 |  | 0 |  | 470 | AR | 2022-01-16 15:36 | 2022-01-16 16:04 | 28 | 2022-01-16 15:36 | 29 |  |  |  |  | Y |  |  |  | Y | [5 empty] | 143.18 | 69.47 | [20 empty] | 1.15 |  |  | 4.4 | 2.54 | A | [9 empty] | 0 | 20 | 221 | 0 | 0 | 128 | 0 | 935 | 0 | 706 | 0 | 0 | 195 | 44
2022-01-16 | B68524 | 2 | 저탄소 | AE5120HM2 |  | Al 탈산 | B | 11 | 56 | 51600 | 103.42 | C | C |  | C | 1 |  | 1 | 1555 | 1560 | 7600 |  |  | 7600 | 74.85 | 12 | 101532 | 1635 | 360 | Y | 51 | 40 | [15 empty] | 103.5 | 12-6 | 0.01 | 270.29 | A |  | 1641 | 1 | 0.4 | 1568 | 1.61 | 62 | 31 | 279 | 4:39 | 16 | 18 | 0 | 47 | 180 | 119.67 | 0 | 0 | N2 | 2022-01-16 16:38 | 2022-01-16 17:00 | 22 | 2022-01-16 16:21 | 39 | [12 empty] | 11 |  | 0 | 28.22 | [23 empty] | 1.47 | 1.47 | A | [9 empty] | 1334 | 200 | 0 | 328 | 0 | 317 | 0 | 552 | 0 | 444 | 0 | 0 | 0 | 0 |  |  | 4
2022-01-16 | A69144 | 1 | 고탄소 | STB2 |  | Al 탈산 | B | 21 | 10 | 53200 | 91.9 | C | C | C |  | 1 | 1 |  | 1520 | 1541 | 5900 |  |  | 5900 | 69.73 | 10 | 84610 | 1544 |  | Y | 41 | 35 | [7 empty] | 이호남 | 2 |  | Y |  |  |  |  | 107.6 | 14-1 | 178.15 | 0 | A |  | 1558 | 3 | 0.18 | 1520 | 1.09 | 64 | 24 | 281 | 4:41 | 25 | 25 | 73 | 0 |  | 0 |  | 470 | AR | 2022-01-16 16:54 | 2022-01-16 17:08 | 14 | 2022-01-16 16:36 | 32 |  |  |  |  | Y |  |  |  | Y | [5 empty] | 282.83 | 50.14 | [20 empty] | 0.861 |  |  | 0.03 | 0 | A | [9 empty] | 0 | 38 | 289 | 11 | 0 | 127 | 0 | 935 | 0 | 660 | 0 | 0 | 192 | 38
2022-01-16 | B68525 | 2 | 저탄소 | AE5120HM2 | TUNDISH교체전 | Al 탈산 | B | 29 | 54 | 49700 | 101.22 | C | C |  | C | 1 |  | 1 | 1555 | 1586 | 7200 |  |  | 7200 | 78.35 | 12 | 91901 | 1620 |  | Y | 45 | 39 | [17 empty] | 0 | 260.6 | A |  | 1642 | 1 | 0.3 | 1567 | 1.63 | 61 | 30 | 287 | 4:47 | 16 | 18 | 0 | 48 |  | 97.57 | 0 | 0 | N2 | 2022-01-16 17:39 | 2022-01-16 18:02 | 23 | 2022-01-16 17:20 | 42 | [12 empty] | 7 |  | 0 | 23.15 | [23 empty] | 0.84 | 0.84 | A | [9 empty] | 1537 | 162 | 0 | 465 | 0 | 303 | 0 | 554 | 0 | 240 | 0 | 0 | 0 | 0
2022-01-16 | A69145 | 1 | 고탄소 | STB2 |  | Al 탈산 | B | 1 | 55 | 51200 | 79.1 | C | C | C |  | 1 | 1 |  | 1520 | 1549 | 4800 |  |  | 4800 | 47.28 | 12 | 101532 | 1553 |  | Y | 42 | 29 | [7 empty] | 이호남 | 2 | [6 empty] | 100.45 | 12-4 | 232.51 | 0 | A |  | 1555 | 3 | 0.18 | 1516 | 1.11 | 60 | 24 | 278 | 4:38 | 25 | 26 | 74 | 0 |  | 0 |  | 470 | AR | 2022-01-16 17:44 | 2022-01-16 18:15 | 31 | 2022-01-16 17:42 | 33 |  |  |  |  | Y |  |  |  | Y | [5 empty] | 147.66 | 21.15 | [20 empty] | 1.078 |  |  | 0.01 | 0 | A | [9 empty] | 0 | 22 | 205 | 0 | 0 | 130 | 0 | 719 | 0 | 547 | 0 | 0 | 172 | 19
2022-01-16 | B68526 | 2 | 중탄소 | SM45C | TUNDISH교체 | Si 탈산 | B | 5 | 81 | 47300 | 102.05 | C | C |  | C | 1 |  | 1 | 1540 | 1604 | 5700 |  |  | 5700 | 59.24 | 13 | 96225 | 1648 |  | Y | 39 | 32 | [15 empty] | 96.8 | 11-5 | 0.23 | 253.7 | A |  | 1656 | 1 | 0.3 | 1578 | 1.68 | 85 | 36 | 258 | 4:18 | 15 | 22 | 0 | 49 |  | 222.92 | 0 | 0 | N2 | 2022-01-16 18:57 | 2022-01-16 19:28 | 31 | 2022-01-16 18:33 | 54 |  |  |  |  | N | [7 empty] | 4 | 5.2 | 0 | 55.39 | [16 empty] | 0.9 |  |  | 2.18 |  |  |  | 0.49 | 0.49 | A | [9 empty] | 0 | 0 | 204 | 0 | 0 | 174 | 0 | 502 | 0 | 362 | 0 | 0 | 59 | 22 |  |  |  |  | 1
2022-01-16 | A69146 | 1 | 고탄소 | STB2 |  | Al 탈산 | B | 36 | 29 | 52400 | 81.35 | C | C | C |  | 1 | 1 |  | 1520 | 1534 | 5500 |  |  | 5500 | 54.17 | 12 | 101532 | 1549 |  | Y | 47 | 37 | [7 empty] | 이호남 | 2 | [5 empty] | 0 |  |  | 214.33 | 0 | A |  | 1554 | 3 | 0.18 | 1518 | 1.06 | 62 | 25 | 279 | 4:39 | 25 | 25 | 75 | 0 |  | 0 |  | 500 | AR | 2022-01-16 18:48 | 2022-01-16 19:17 | 30 | 2022-01-16 18:47 | 30 |  |  |  |  | Y |  |  |  | Y | [5 empty] | 147.81 | 21.21 | [20 empty] | 1.115 |  |  | 1.37 | 0 | A | [9 empty] | 0 | 78 | 101 | 31 | 0 | 127 | 0 | 652 | 0 | 520 | 0 | 0 | 75 | 43
2022-01-16 | B68527 | 2 | 중탄소 | SM45C |  | Si 탈산 | B | 31 | 9 | 53650 | 101.8 | C | C |  | C | 1 |  | 1 | 1540 | 1591 | 4200 |  |  | 4200 | 45 | 11 | 93335 | 1627 |  | Y | 33 | 25 | [15 empty] | 98.55 | 13-2 | 0 | 156.31 | A |  | 1617 | 1 | 0.24 | 1560 | 1.34 | 67 | 28 | 420 | 7:00 | 15 | 15 | 0 | 50 |  | 92.98 | 0 | 0 | N2 | 2022-01-16 20:01 | 2022-01-16 20:27 | 26 | 2022-01-16 19:29 | 58 | [12 empty] | 4 |  | 0 | 22.49 | [23 empty] | 0.43 | 0.43 | A | [9 empty] | 0 | 0 | 0 | 0 | 0 | 190 | 0 | 503 | 0 | 203 | 0 | 0 | 87 | 13
2022-01-16 | A69147 | 1 | 고탄소 | STB2 |  | Al 탈산 | B | 19 | 3 | 55500 | 80.15 | C | C | C |  | 1 | 1 |  | 1520 | 1531 | 5600 |  |  | 5600 | 55.16 | 12 | 101532 | 1551 |  | Y | 42 | 35 | [7 empty] | 이호남 | 2 |  | Y |  |  |  | 0 | 104.15 | 13-9 | 129.16 | 0 | A |  | 1553 | 3 | 0.18 | 1514 | 1.03 | 58 | 24 | 276 | 4:36 | 25 | 25 | 76 | 0 |  | 0 |  | 450 | AR | 2022-01-16 20:00 | 2022-01-16 20:21 | 21 | 2022-01-16 20:00 | 22 |  |  |  |  | Y |  |  |  | Y | [5 empty] | 140.22 | 45.32 | [20 empty] | 1.013 |  |  | 2.89 | 0 | A | [9 empty] | 0 | 61 | 218 | 12 | 0 | 126 | 0 | 498 | 0 | 399 | 0 | 0 | 97 | 54
2022-01-16 | B68528 | 2 | 중탄소 | SM45C |  | Si 탈산 | B | 11 | 57 | 51000 | 103.75 | C | C |  | C | 1 |  | 1 | 1540 | 1558 | 4900 |  |  | 4900 | 48.12 | 12 | 101820 | 1618 |  | Y | 34 | 31 | [15 empty] | 95 | 11-8 | 0 | 225.6 | A |  | 1610 | 1 | 0.23 | 1555 | 1.37 | 62 | 23 | 392 | 6:32 | 15 | 15 | 0 | 51 |  | 51.73 | 0 | 0 | N2 | 2022-01-16 21:09 | 2022-01-16 21:29 | 20 | 2022-01-16 20:33 | 56 | [12 empty] | 3 |  | 0 | 12.5 | [23 empty] | 0.34 | 0.34 | A | [9 empty] | 0 | 0 | 0 | 0 | 0 | 193 | 0 | 696 | 0 | 362 | 0 | 0 | 58 | 6
2022-01-16 | A69148 | 1 | 고탄소 | STB2 |  | Al 탈산 | B | 21 | 11 | 51900 | 75.63 | C | C | C |  | 1 | 1 |  | 1520 | 1534 | 5100 |  |  | 5100 | 37.67 | 16 | 135376 | 1558 |  | Y | 41 | 30 | [7 empty] | 이호남 | 2 | [8 empty] | 275.33 | 0 | A |  | 1554 | 3 | 0.18 | 1513 | 1.24 | 57 | 25 | 267 | 4:27 | 25 | 25 | 77 | 0 |  | 0 |  | 400 | AR | 2022-01-16 20:56 | 2022-01-16 21:26 | 30 | 2022-01-16 20:55 | 32 |  |  |  |  | Y |  |  |  | Y | [5 empty] | 130.62 | 18.98 | [20 empty] | 1.193 |  |  | 4.06 | 0 | A | [9 empty] | 0 | 28 | 310 | 9 | 0 | 125 | 0 | 499 | 0 | 399 | 0 | 0 | 74 | 39
2022-01-16 | B68529 | 2 | 중탄소 | SM45C |  | Si 탈산 | B | 29 | 55 | 49350 | 81.03 | C | C |  | C | 1 |  | 1 | 1540 | 1551 | 5000 |  |  | 5000 | 52.52 | 12 | 95196 | 1623 |  | Y | 35 | 29 | [15 empty] | 97.35 | 11-10 | 0.01 | 70.14 | A |  | 1615 | 1 | 0.23 | 1555 | 1.66 | 62 | 26 | 294 | 4:54 | 15 | 15 | 0 | 52 |  | 77.46 | 0 | 0 | N2 | 2022-01-16 21:55 | 2022-01-16 22:26 | 31 | 2022-01-16 21:43 | 42 | [12 empty] | 3 |  | 0 | 21.88 | [23 empty] | 0.33 | 0.33 | A | [9 empty] | 0 | 0 | 0 | 11 | 0 | 195 | 0 | 498 | 0 | 205 | 0 | 0 | 96 | 25 |  |  | 4
2022-01-16 | A69149 | 1 | 고탄소 | SEAH-BQ1 | 유사강종연연주 | Al 탈산 | B | 1 | 56 | 51000 | 90.28 | C | C | A |  | 1 | 1 |  | 1520 | 1533 | 6200 |  |  | 6200 | 122.13 | 6 | 50766 | 1563 |  | Y | 44 | 37 | [7 empty] | 이호남 | 2 |  | Y |  |  |  | 0 | 106.45 | 12-9 | 219.62 | 0 | A |  | 1561 | 3 | 0.18 | 1519 | 0.93 | 64 | 26 | 280 | 4:40 | 30 | 31 | 78 | 0 |  | 0 |  | 500 | Ar | 2022-01-16 22:13 | 2022-01-16 22:30 | 17 | 2022-01-16 22:11 | 19 |  |  |  |  | Y |  |  |  | Y | [5 empty] | 166.44 | 51.8 | [20 empty] | 0.824 |  |  | 0.01 | 0 | A |  |  | 8.409 | 25.971 | 49.455 | 0.154 | 5.881 | 1.904 | 1451.7 | 0 | 0 | 230 | 9 | 0 | 129 | 0 | 496 | 0 | 897 | 0 | 0 | 183 | 43
2022-01-16 | B68530 | 2 | 중탄소 | SM45C |  | Si 탈산 | B | 5 | 82 | 47500 | 80.65 | C | A |  | A | 1 |  | 1 | 1540 | 1585 | 4000 |  |  | 4000 | 40.48 | 12 | 98820 | 1609 |  | Y | 35 | 25 | [7 empty] | 추창도 | 2 |  |  |  |  | Y |  | 100.6 | 11-9 | 0.11 | 107.17 | A |  | 1607 | 1 | 0.21 | 1557 | 1.32 | 64 | 26 | 288 | 4:48 | 15 | 15 | 0 | 53 |  | 47.78 | 0 | 0 | N2 | 2022-01-16 22:55 | 2022-01-16 23:28 | 33 | 2022-01-16 22:44 | 45 |  |  |  |  | N | [7 empty] | 3 | 4.5 | 0 | 16.15 | [23 empty] | 0.43 | 0.43 | A | [9 empty] | 0 | 0 | 297 | 34 | 0 | 240 | 0 | 499 | 0 | 200 | 0 | 0 | 61 | 23 |  |  | 6
2022-01-16 | A69150 | 1 | 고탄소 | SEAH-BQ1 |  | Al 탈산 | B | 36 | 30 | 52000 | 89.62 | C | A | A |  | 1 | 1 |  | 1520 | 1547 | 5600 |  |  | 5600 | 66.19 | 10 | 84610 | 1559 |  | Y | 46 | 33 | [7 empty] | 이호남 | 2 | [6 empty] | 102.75 | 13-1 | 305.53 | 0 | A |  | 1559 | 3 | 0.18 | 1519 | 0.91 | 64 | 29 | 248 | 4:08 | 30 | 30 | 79 | 0 |  | 0 |  | 600 | Ar | 2022-01-16 23:15 | 2022-01-16 23:35 | 20 | 2022-01-16 23:15 | 20 |  |  |  |  | Y |  |  |  | Y | [5 empty] | 0.15 | 0 | [20 empty] | 0.85 |  |  | 1.27 | 0 | A |  |  | 7.819 | 28.827 | 48.366 | 0.173 | 6.186 | 1.678 | 1444.3 | 0 | 22 | 333 | 9 | 0 | 128 | 0 | 196 | 0 | 1286 | 0 | 0 | 144 | 23
2022-01-16 | B68531 | 2 | 중탄소 | SM45C |  | Si 탈산 | B | 31 | 10 | 53500 | 73.7 | A | A |  | A | 1 |  | 1 | 1540 | 1567 | 4500 |  |  | 4500 | 35.48 | 16 | 126835 | 1625 |  | Y | 33 | 27 | [7 empty] | 박용우 | 2 | [8 empty] | 0 | 179.53 | A |  | 1611 | 1 | 0.25 | 1558 | 1.32 | 65 | 30 | 234 | 3:54 | 15 | 15 | 0 | 54 |  | 45.58 | 0 | 0 | N2 | 2022-01-16 23:55 | 2022-01-17 00:32 | 37 | 2022-01-16 23:45 | 47 |  |  |  |  | N | [8 empty] | 5 | 0 | 12.95 | [23 empty] | 0.18 | 0.18 | A | [9 empty] | 0 | 0 | 0 | 11 | 0 | 185 | 0 | 500 | 0 | 257 | 0 | 0 | 0 | 22 |  |  | 6
2022-01-16 | A69151 | 1 | 고탄소 | SEAH-BQ1 |  | Al 탈산 | B | 19 | 4 | 54500 | 87.12 | A | A | A |  | 1 | 1 |  | 1520 | 1538 | 5900 |  |  | 5900 | 58.11 | 12 | 101532 | 1559 |  | Y | 41 | 35 |  |  | A69148 |  |  |  |  | 조관훈 | 2 |  | Y |  |  |  |  | 101.15 | 13-6 | 237.52 | 0 | A |  | 1559 | 3 | 0.19 | 1518 | 0.93 | 63 | 28 | 264 | 4:24 | 30 | 30 | 80 | 0 |  | 0 |  | 600 | Ar | 2022-01-17 00:13 | 2022-01-17 00:40 | 28 | 2022-01-17 00:11 | 29 |  |  |  |  | Y |  |  |  | Y | [5 empty] | 169.01 | 55.5 | [20 empty] | 1.157 |  |  | 2.49 | 0 | A |  |  | 7.391 | 30.55 | 46.656 | 0.762 | 6.312 | 1.527 | 1455.36 | 0 | 9 | 345 | 9 | 0 | 129 | 0 | 300 | 0 | 1497 | 0 | 0 | 173 | 73
2022-01-16 | B68532 | 2 | 중탄소 | SM45C-F |  | Al 탈산 | B | 11 | 58 | 50850 | 75.68 | A | A |  | A | 1 |  | 1 | 1540 | 1538 | 5400 |  |  | 5400 | 134.33 | 7 | 40201 | 1614 |  | Y | 34 | 30 | [7 empty] | 박용우 | 2 | [6 empty] | 99.25 | 12-2 | 0 | 195.92 | A |  | 1598 | 1 | 0.19 | 1554 | 1.19 | 61 | 24 | 209 | 3:29 | 15 | 15 | 0 | 55 |  | 29.53 | 0 | 0 | N2 | 2022-01-17 01:00 | 2022-01-17 01:35 | 34 | 2022-01-17 00:50 | 44 |  |  |  |  | N | [8 empty] | 5 | 0 | 8.39 | [23 empty] | 0.34 | 0.34 | A | [9 empty] | 0 | 0 | 146 | 25 | 0 | 191 | 0 | 500 | 0 | 258 | 0 | 0 | 0 | 0 |  |  | 6
2022-01-16 | A69152 | 1 | 고탄소 | SEAH-BQ1 |  | Al 탈산 | B | 21 | 12 | 52200 | 89.23 | A | A | A |  | 1 | 1 |  | 1520 | 1545 | 6600 |  |  | 6600 | 65 | 12 | 101532 | 1547 |  | Y | 47 | 40 |  |  | A69149 |  |  |  |  | 조관훈 | 2 |  | Y |  |  |  |  | 110.8 | 14-4 | 199.52 | 0 | A |  | 1547 | 3 | 0.18 | 1516 | 0.74 | 61 | 27 | 295 | 4:55 | 30 | 30 | 81 | 0 |  | 0 |  | 600 | Ar | 2022-01-17 01:18 | 2022-01-17 01:43 | 25 | 2022-01-17 01:18 | 25 |  |  |  |  | Y |  |  |  | Y | [5 empty] | 144.9 | 34.29 | [20 empty] | 0.932 |  |  | 3.84 | 0 | A |  |  | 7.756 | 30.492 | 46.583 | 0.132 | 6.006 | 1.527 | 1455.36 | 0 | 129 | 254 | 37 | 0 | 127 | 0 | 444 | 0 | 1649 | 0 | 0 | 259 | 83
2022-01-16 | B68533 | 2 | 중탄소 | SM45C-F |  | Al 탈산 | B | 29 | 56 | 49300 | 80.05 | A | A |  | A | 1 |  | 1 | 1540 | 1532 | 6000 |  |  | 6000 | 59.52 | 14 | 100800 | 1623 |  | Y | 37 | 32 | [7 empty] | 박용우 | 2 | [6 empty] | 99.2 | 12-2 | 0 | 204.08 | A |  | 1613 | 1 | 0.25 | 1559 | 1.39 | 66 | 26 | 257 | 4:17 | 15 | 15 | 0 | 56 |  | 72.28 | 0 | 0 | N2 | 2022-01-17 02:03 | 2022-01-17 02:39 | 36 | 2022-01-17 01:53 | 46 |  |  |  |  | N | [7 empty] | 3 | 5 | 0 | 19.82 | [23 empty] | 0.48 | 0.48 | A | [9 empty] | 0 | 0 | 160 | 17 | 0 | 188 | 0 | 505 | 0 | 256 | 0 | 0 | 53 | 0 |  |  | 6
2022-01-16 | A69153 | 1 | 고탄소 | SEAH-BQ1 |  | Al 탈산 | B | 1 | 57 | 50600 | 87.97 | A | A | A |  | 1 | 1 |  | 1520 | 1584 | 6200 |  |  | 6200 | 61.06 | 12 | 101532 | 1563 |  | Y | 46 | 35 |  |  | A69150 |  |  |  |  | 조관훈 |  |  |  | Y |  |  |  | 110.4 | 13-3 | 221.26 | 0 | A |  | 1563 | 3 | 0.18 | 1528 | 0.85 | 73 | 35 | 285 | 4:45 | 30 | 30 | 82 | 0 |  | 0 |  | 600 | Ar | 2022-01-17 02:18 | 2022-01-17 02:53 | 34 | 2022-01-17 02:18 | 35 |  |  |  |  | Y |  |  |  | Y | [5 empty] | 158.81 | 32.44 | [20 empty] | 1.233 |  |  | 5.83 | 0 | B |  |  | 7.649 | 31.266 | 45.574 | 0.213 | 5.958 | 1.457 | 1459.39 | 0 | 33 | 381 | 34 | 0 | 125 | 0 | 446 | 0 | 1588 | 0 | 0 | 230 | 9
2022-01-16 | B68534 | 2 | 중탄소 | SM45C-F |  | Al 탈산 | B | 5 | 83 | 47550 | 105.22 | A | A |  | A | 1 |  | 1 | 1540 | 1523 | 6000 |  |  | 6000 | 66.52 | 11 | 90200 | 1626 |  | Y | 40 | 31 | [7 empty] | 박용우 | 2 | [6 empty] | 89.05 | 10-7 | 0.61 | 63.92 | A |  | 1567 | 1 | 0.19 | 1543 | 0.4 | 50 | 17 | 120 | 2:00 | 15 | 15 | 0 | 57 | 60 | 37.77 | 0 | 0 | N2 | 2022-01-17 03:26 | 2022-01-17 03:43 | 17 | 2022-01-17 03:20 | 24 |  |  |  |  | N | [8 empty] | 3.5 | 3.32 | 8.42 | [23 empty] | 0 | 0 | A | [9 empty] | 0 | 0 | 0 | 100 | 0 | 199 | 0 | 496 | 0 | 257 | 0 | 0 | 121 | 0
2022-01-16 | A69154 | 1 | 고탄소 | SEAH-BQ1 |  | Al 탈산 | B | 36 | 31 | 51500 | 101.48 | A | A | A |  | 1 | 1 |  | 1520 | 1532 | 7500 |  |  | 7500 | 73.32 | 12 | 102288 | 1545 |  | Y | 49 | 43 |  |  | A69151 |  |  |  |  | 조관훈 | 2 |  | Y |  |  |  |  | 109.5 | 13-8 | 328.37 | 0 | A |  | 1545 | 3 | 0.18 | 1519 | 0.5 | 64 | 33 | 292 | 4:52 | 30 | 31 | 83 | 0 |  | 0 |  | 600 | Ar | 2022-01-17 03:46 | 2022-01-17 04:04 | 18 | 2022-01-17 03:45 | 18 |  |  |  |  | Y |  |  |  | Y | [5 empty] | 166.94 | 94.35 | [20 empty] | 0.902 |  |  | 7.62 | 0 | A |  |  | 7.487 | 30.66 | 46.628 | 0.143 | 6.227 | 1.52 | 1455.36 | 0 | 27 | 232 | 47 | 0 | 129 | 0 | 593 | 0 | 1592 | 0 | 0 | 271 | 51
2022-01-16 | B68535 | 2 | 중탄소 | SM45C | TUNDISH교체전 | Si 탈산 | B | 31 | 11 | 53100 | 99.85 | A | A |  | A | 1 |  | 1 | 1540 | 1556 | 5400 |  |  | 5400 | 54.69 | 13 | 98732 | 1631 |  | Y | 53 | 28 | [7 empty] | 박용우 | 2 |  |  |  |  | Y |  | 86.2 | 11-7 | 0.34 | 147.46 | A |  | 1613 | 1 | 0.18 | 1564 | 1.31 | 71 | 27 | 259 | 4:19 | 15 | 15 | 0 | 58 |  | 29.22 | 0 | 0 | N2 | 2022-01-17 04:22 | 2022-01-17 04:58 | 36 | 2022-01-17 04:10 | 47 |  |  |  |  | N | [7 empty] | 3 | 5 | 0 | 9.44 | [23 empty] | 0.43 | 0.43 | A | [9 empty] | 0 | 0 | 0 | 15 | 0 | 173 | 0 | 852 | 0 | 552 | 0 | 0 | 147 | 22 |  |  | 6
2022-01-16 | A69155 | 1 | 고탄소 | SEAH-BQ1 |  | Al 탈산 | B | 19 | 5 | 54700 | 90.37 | A | A | A |  | 1 | 1 |  | 1520 | 1531 | 6500 |  |  | 6500 | 62.73 | 12 | 103611 | 1567 |  | Y | 43 | 37 |  |  | A69152 |  |  |  |  | 조관훈 | 2 |  | Y |  |  |  |  | 101.85 | 13-6 | 204.34 | 0 | A |  | 1562 | 3 | 0.18 | 1517 | 0.96 | 62 | 29 | 6 | 0:06 | 30 | 30 | 84 | 0 |  | 0 |  | 600 | Ar | 2022-01-17 04:47 | 2022-01-17 05:13 | 26 | 2022-01-17 04:46 | 27 |  |  |  |  | Y |  |  |  | Y | [5 empty] | 211.05 | 66.27 | [20 empty] | 0.803 |  |  | 8.86 | 0 | A |  |  | 7.697 | 30.784 | 46.45 | 0.157 | 6.034 | 1.508 | 1455.36 | 0 | 0 | 221 | 31 | 0 | 130 | 0 | 546 | 0 | 1446 | 0 | 0 | 213 | 53
2022-01-16 | B68536 | 2 | 중탄소 | AE1548 | TUNDISH교체 | Al 탈산 | B | 11 | 59 | 51100 | 103.2 | A | A |  | A | 1 |  | 1 | 1540 | 1538 | 8900 |  |  | 8900 | 92.03 | 12 | 96708 | 1639 |  | Y | 48 | 44 | [7 empty] | 박용우 | 2 | [8 empty] | 0 | 193.55 | A |  | 1649 | 1 | 0.3 | 1576 | 1.68 | 88 | 38 | 325 | 5:25 | 15 | 20 | 0 | 59 |  | 116.24 | 0 | 0 | N2 | 2022-01-17 05:39 | 2022-01-17 06:18 | 40 | 2022-01-17 05:23 | 55 |  |  |  |  | Y | [7 empty] | 4 | 4.5 | 0 | 31.63 | [16 empty] | 0.8 |  |  | 1.9 |  |  |  | 0.05 | 0.05 | A | [9 empty] | 126 | 0 | 1533 | 29 | 0 | 157 | 0 | 405 | 0 | 205 | 0 | 0 | 0 | 36 |  |  | 6 |  | 1
2022-01-16 | A69156 | 1 | 고탄소 | SEAH-BQ1 |  | Al 탈산 | B | 21 | 13 | 52100 | 87.13 | A | A | A |  | 1 | 1 |  | 1520 | 1539 | 6200 |  |  | 6200 | 59.84 | 12 | 103611 | 1546 |  | Y | 43 | 40 |  |  | A69153 |  |  |  |  | 조관훈 | 2 | [6 empty] | 105.5 | 13-8 | 239.07 | 0 | A |  | 1546 | 3 | 0.17 | 1520 | 0.6 | 65 | 28 | 263 | 4:23 | 30 | 30 | 85 | 0 |  | 0 |  | 400 | Ar | 2022-01-17 05:46 | 2022-01-17 06:17 | 31 | 2022-01-17 05:45 | 32 |  |  |  |  | Y |  |  |  | Y | [5 empty] | 139.5 | 47.11 | [20 empty] | 0.958 |  |  | 10.06 | 0 | A |  |  | 7.365 | 31.188 | 45.818 | 0.205 | 6.221 | 1.469 | 1459.39 | 0 | 0 | 251 | 0 | 0 | 129 | 0 | 494 | 0 | 1658 | 0 | 0 | 282 | 63
2022-01-16 | B68537 | 2 | 중탄소 | AE1548 |  | Al 탈산 | B | 29 | 57 | 49550 | 90.88 | A | A |  | B | 1 |  | 1 | 1540 | 1595 | 5600 |  |  | 5600 | 57.91 | 12 | 96708 | 1609 | 367 | Y | 43 | 39 | [7 empty] | 박용우 | 2 | [6 empty] | 105.65 | 12-8 | 0 | 265.78 | A |  | 1615 | 1 | 0.31 | 1557 | 0 | 69 | 29 | 328 | 5:28 | 15 | 16 | 0 | 60 | 150 | 81.05 | 0 | 0 | N2 | 2022-01-17 06:35 | 2022-01-17 07:22 | 48 | 2022-01-17 06:20 | 63 |  |  |  |  | Y | [7 empty] | 5 | 4.2 | 0 | 22.52 | [20 empty] | 0.81 |  |  | 0.26 | 0.26 | A | [9 empty] | 113 | 0 | 1567 | 19 | 0 | 179 | 0 | 404 | 0 | 207 | 0 | 0 | 0 | 28 |  |  | 6
2022-01-16 | A69157 | 1 | 고탄소 | SEAH-BQ1 |  | Al 탈산 | B | 1 | 58 | 50900 | 100.73 | A | B | B |  | 1 | 1 |  | 1520 | 1533 | 7300 |  |  | 7300 | 70.46 | 12 | 103611 | 1548 |  | Y | 54 | 43 |  |  | A69154 |  |  |  |  | 조관훈 | 2 |  |  | Y |  |  |  | 118.95 | 14-1 | 327.15 | 0 | A |  | 1548 | 3 | 0.17 | 1514 | 0.74 | 59 | 27 | 256 | 4:16 | 30 | 30 | 86 | 0 |  | 0 |  | 450 | Ar | 2022-01-17 06:59 | 2022-01-17 07:19 | 20 | 2022-01-17 06:58 | 21 |  |  |  |  | Y |  |  |  | Y | [5 empty] | 156.37 | 65.01 | [20 empty] | 1.095 |  |  | 11.52 | 0 | A |  |  | 7.187 | 30.9 | 47.056 | 0.152 | 6.547 | 1.522 | 1438.09 | 0 | 0 | 300 | 28 | 0 | 126 | 0 | 515 | 0 | 1488 | 0 | 0 | 171 | 29
2022-01-17 | B68538 | 2 | 중탄소 | AE1548 |  | Al 탈산 | B | 5 | 84 | 47750 | 86.38 | B | B |  | B | 1 |  | 1 | 1540 | 1581 | 5600 |  |  | 5600 | 57.91 | 12 | 96708 | 1615 |  | Y | 40 | 35 | [7 empty] | 박용우 | 2 | [6 empty] | 103.75 | 12-1 | 0 | 190.34 | A |  | 1608 | 1 | 0.3 | 1545 | 1.56 | 57 | 20 | 245 | 4:05 | 15 | 16 | 0 | 61 |  | 67.19 | 0 | 0 | N2 | 2022-01-17 07:49 | 2022-01-17 08:28 | 39 | 2022-01-17 07:34 | 54 |  |  |  |  | Y | [7 empty] | 9 | 4.8 | 0 | 19.2 | [20 empty] | 1.284 |  |  | 0.33 | 0.33 | A | [9 empty] | 76 | 0 | 1441 | 45 | 0 | 191 | 0 | 658 | 0 | 207 | 0 | 0 | 69 | 34 |  |  | 6
2022-01-17 | A69158 | 1 | 고탄소 | SEAH-BQ1 |  | Al 탈산 | B | 36 | 32 | 52300 | 105.82 | B | B | B |  | 1 | 1 |  | 1520 | 1547 | 5700 |  |  | 5700 | 55.01 | 12 | 103611 | 1558 |  | Y | 50 | 33 | A69157번 물량 많아 이월8톤 | [6 empty] | 김형철 | 2 |  |  | Y |  |  |  | 115.75 | 14-5 | 312.77 | 0 | A |  | 1558 | 3 | 0.16 | 1515 | 0.77 | 60 | 28 | 267 | 4:27 | 30 | 30 | 87 | 0 |  | 0 |  | 450 | Ar | 2022-01-17 08:10 | 2022-01-17 08:30 | 20 | 2022-01-17 08:09 | 21 |  |  |  |  | Y |  |  |  | Y | [5 empty] | 157.31 | 120.41 | [20 empty] | 1.046 |  |  | 12.97 | 0 | A |  |  | 6.745 | 31.664 | 46.577 | 0.189 | 6.905 | 1.47 | 1438.09 | 0 | 58 | 299 | 14 | 0 | 129 | 0 | 496 | 0 | 1095 | 0 | 0 | 75 | 41
2022-01-17 | B68539 | 2 | 중탄소 | AE1548 |  | Al 탈산 | B | 31 | 12 | 53650 | 95.1 | B | B |  | B | 1 |  | 1 | 1540 | 1538 | 6100 |  |  | 6100 | 63.08 | 12 | 96708 | 1622 |  | Y | 40 | 33 |  |  | B68536 | 03 |  |  |  | 임승우 | 2 |  |  | Y |  |  |  | 104.55 | 13-8 | 0 | 95.02 | A |  | 1612 | 1 | 0.27 | 1543 | 1.64 | 55 | 18 | 247 | 4:07 | 15 | 16 | 0 | 62 | 120 | 99.03 | 0 | 0 | N2 | 2022-01-17 08:58 | 2022-01-17 09:34 | 36 | 2022-01-17 08:36 | 58 |  |  |  |  | Y | [7 empty] | 5 | 4.7 | 0 | 24.84 | [20 empty] | 1.038 |  |  | 0.2 | 0.2 | A | [9 empty] | 74 | 0 | 1319 | 46 | 0 | 164 | 0 | 753 | 0 | 0 | 0 | 0 | 68 | 27 |  |  | 6
2022-01-17 | A69159 | 1 | 고탄소 | SEAH-BQ1 | 연주종료 | Al 탈산 | B | 19 | 6 | 54700 | 90.82 | B | B | B |  | 1 | 1 |  | 1520 | 1530 | 5900 |  |  | 5900 | 67.67 | 11 | 87188 | 1552 |  | Y | 44 | 37 | [7 empty] | 김형철 | 2 |  | Y |  |  |  |  | 97.15 | 13-1 | 247.73 | 0 | A |  | 1552 | 3 | 0.16 | 1514 | 0.84 | 59 | 22 | 262 | 4:22 | 30 | 30 | 88 | 0 |  | 0 |  | 450 | Ar | 2022-01-17 09:14 | 2022-01-17 09:40 | 26 | 2022-01-17 09:13 | 28 |  |  |  |  | Y |  |  |  | Y | [5 empty] | 169.83 | 43.68 | [20 empty] | 1.095 |  |  | 14.24 | 0 | A |  |  | 6.053 | 33.207 | 45.416 | 0.199 | 7.503 | 1.367 | 1426.2 | 0 | 20 | 299 | 0 | 0 | 129 | 0 | 395 | 0 | 948 | 0 | 0 | 52 | 89
2022-01-17 | B68540 | 2 | 저탄소 | 18CRNIMO7HI |  | Al 탈산 | I | 11 | 60 | 50850 | 122.62 | B | B |  | B | 1 |  | 1 | 1560 | 1586 | 8800 |  |  | 8800 | 103.53 | 10 | 85000 | 1690 |  | INGOT | 55 | 46 | A69157 잔강 5톤받음 | [6 empty] | 임승우 |  |  |  | Y |  |  |  | 94.85 | 11-7 | 0 | 357.23 | A |  | 1673 | 1 | 0.32 | 1581 | 1.71 | 75 |  | 315 | 5:15 | 25 | 26 | 0 | 63 |  | 134.11 | 0 | 0 | N2 | 2022-01-17 10:20 |  | 16 | 2022-01-17 09:56 | [5 empty] | Y | [7 empty] | 7 | 5.5 | 0 | 42.41 | [18 empty] | 0.9 |  |  |  |  | 0.28 | 0.28 | A | [9 empty] | 0 | 1968 | 0 | 315 | 0 | 293 | 0 | 1095 | 0 | 202 | 0 | 0 | 195 | 5
2022-01-17 | A69160 | 1 | 중탄소 | AE1548 |  | Al 탈산 | B | 21 | 14 | 51600 | 77.7 | B | B | B |  | 1 | 1 |  | 1530 | 1528 | 5600 |  |  | 5600 | 59.68 | 14 | 93828 | 1599 |  | Y | 42 | 27 | [7 empty] | 김형철 | 2 |  |  | Y |  |  |  | 105.35 | 13-8 | 0.01 | 181.79 | A |  | 1599 | 3 | 0.18 | 1549 | 1.47 | 61 | 19 | 305 | 5:05 | 15 | 15 | 89 | 0 |  | 0 |  | 600 | N2 | 2022-01-17 10:01 | 2022-01-17 10:37 | 36 | 2022-01-17 09:58 | 39 |  |  |  |  | Y |  |  |  | Y | [5 empty] | 0 | 218.9 | [20 empty] | 1.222 |  |  | 0.01 | 0 | A | [9 empty] | 40 | 0 | 521 | 38 | 0 | 164 | 0 | 496 | 0 | 398 | 0 | 0 | 0 | 54 |  |  | 4
2022-01-17 | B68541 | 2 | 저탄소 | SCM415C2 |  | Al 탈산 | I | 29 | 58 | 49550 | 105.95 | B | B |  | B | 1 |  | 1 | 1560 | 1554 | 9100 |  |  | 9100 | 92.29 | 17 | 98600 | 1680 |  | INGOT | 54 | 45 |  |  | A69158 | 05 |  |  |  | 임승우 |  |  |  | Y |  |  |  | 110.95 | 13-3 | 0 | 221.11 | A |  | 1670 | 1 | 0.33 | 1603 | 1.46 | 87 |  | 340 | 5:40 | 20 | 21 | 0 | 64 |  | 82.84 | 0 | 0 | N2 | 2022-01-17 11:16 |  | 22 | 2022-01-17 11:05 | [5 empty] | Y | [7 empty] | 3 | 4 | 0 | 26.66 | [18 empty] | 0.7 |  |  |  |  | 0.13 | 0.13 | A | [9 empty] | 162 | 1004 | 0 | 579 | 0 | 305 | 0 | 762 | 0 | 202 | 0 | 0 | 0 | 0
2022-01-17 | A69161 | 1 | 중탄소 | AE1548 |  | Al 탈산 | B | 1 | 59 | 50500 | 81.82 | B | B | B |  | 1 | 1 |  | 1530 | 1529 | 5500 |  |  | 5500 | 58.62 | 14 | 93828 | 1595 |  | Y | 41 | 26 | [7 empty] | 김형철 | 2 |  |  | Y |  |  |  | 105.9 | 12-8 | 0 | 191.58 | A |  | 1595 | 3 | 0.17 | 1553 | 1.05 | 65 | 27 | 278 | 4:38 | 15 | 17 | 90 | 0 |  | 0 |  | 600 | N2 | 2022-01-17 11:11 | 2022-01-17 11:40 | 29 | 2022-01-17 11:10 | 30 |  |  |  |  | Y |  |  |  | Y | [5 empty] | 0 | 252.7 | [20 empty] | 1.316 |  |  | 1.41 | 0 | A | [9 empty] | 67 | 0 | 1423 | 38 | 0 | 172 | 0 | 494 | 0 | 399 | 0 | 0 | 0 | 38
2022-01-17 | B68542 | 2 | 저탄소 | SNCM26V |  | Al 탈산 | I | 5 | 85 | 47800 | 123.87 | B | B |  | B | 1 |  | 1 | 1560 | 1522 | 12400 |  |  | 12400 | 126.27 | 14 | 98200 | 1653 |  | INGOT | 69 | 61 |  |  | B68540 | 03 |  |  |  | 임승우 |  |  |  | Y |  |  |  | 112.2 | 12-9 | 0 | 255.48 | A |  | 1654 | 1 | 0.41 | 1580 | 1.42 | 80 |  | 353 | 5:53 | 20 | 21 | 0 | 65 |  | 180.77 | 0 | 0 | N2 | 2022-01-17 12:42 |  | 18 | 2022-01-17 12:31 | [5 empty] | Y | [7 empty] | 1 | 4.5 | 0 | 49.52 | [18 empty] | 0.9 |  |  |  |  | 0.09 | 0.09 | A | [9 empty] | 312 | 1737 | 0 | 58 | 0 | 214 | 0 | 896 | 0 | 210 | 0 | 0 | 136 | 8
2022-01-17 | A69162 | 1 | 중탄소 | AE1548 |  | Al 탈산 | B | 36 | 33 | 51000 | 79.67 | B | B | B |  | 1 | 1 |  | 1530 | 1564 | 4900 |  |  | 4900 | 46.77 | 13 | 104767 | 1594 |  | Y | 41 | 25 | [7 empty] | 김형철 | 2 |  | Y |  |  |  |  | 106.25 | 13-4 | 0 | 236.9 | A |  | 1594 | 3 | 0.17 | 1559 | 0.97 | 71 | 32 | 283 | 4:43 | 15 | 16 | 91 | 0 |  | 0 |  | 600 | N2 | 2022-01-17 12:14 | 2022-01-17 12:46 | 32 | 2022-01-17 12:12 | 35 |  |  |  |  | Y |  |  |  | Y | [5 empty] | 0 | 231.9 | [20 empty] | 1.086 |  |  | 0 | 0 | A | [9 empty] | 0 | 0 | 1382 | 30 | 0 | 185 | 0 | 494 | 0 | 398 | 0 | 0 | 0 | 27
2022-01-17 | A69163 | 1 | 중탄소 | AE1548 |  | Al 탈산 | B | 19 | 7 | 55000 | 89.77 | B | B | B |  | 1 | 1 |  | 1530 | 1532 | 5100 |  |  | 5100 | 50.73 | 15 | 100530 | 1594 |  | Y | 42 | 26 | [7 empty] | 김형철 | 2 |  |  | Y |  |  |  | 103.15 | 13-7 | 0 | 198.74 | A |  | 1594 | 3 | 0.17 | 1541 | 1.15 | 53 | 16 | 252 | 4:12 | 15 | 16 | 92 | 0 |  | 0 |  | 600 | N2 | 2022-01-17 13:21 | 2022-01-17 13:52 | 31 | 2022-01-17 13:19 | 33 |  |  |  |  | Y |  |  |  | Y | [5 empty] | 0 | 291.24 | [20 empty] | 1.242 |  |  | 0 | 0 | A | [9 empty] | 79 | 0 | 1427 | 38 | 0 | 139 | 0 | 495 | 0 | 399 | 0 | 0 | 0 | 57
2022-01-17 | B68543 | 2 | 저탄소 | SCM415C2 |  | Al 탈산 | I | 11 | 61 | 51200 | 97.33 | B | B |  | B | 1 |  | 1 | 1560 | 1586 | 8000 |  |  | 8000 | 82.82 | 14 | 96600 | 1678 |  | INGOT | 48 | 43 |  |  | B68541 | 05 |  |  |  | 임승우 |  |  |  | Y |  | Y |  | 106 | 12-8 | 0 | 353.19 | A |  | 1677 | 1 | 0.37 | 1606 | 0 | 90 |  | 275 | 4:35 | 20 | 21 | 0 | 66 |  | 165.86 | 0 | 0 | N2 | 2022-01-17 13:40 |  | 15 | 2022-01-17 13:26 | [5 empty] | Y | [7 empty] | 5 | 4.2 | 0 | 46.76 | [18 empty] | 0.8 |  |  |  |  | 0.39 | 0.39 | A | [9 empty] | 709 | 562 | 0 | 46 | 0 | 286 | 0 | 753 | 0 | 204 | 0 | 0 | 0 | 0
2022-01-17 | A69164 | 1 | 고탄소 | AE1055LS | 연주시작 | Al 탈산 | B | 31 | 13 | 54300 | 110.82 | B | B | C |  | 1 | 1 |  | 1520 | 1557 | 6800 |  |  | 6800 | 84.54 | 10 | 80434 | 1620 |  | Y | 52 | 37 | [7 empty] | 김형철 | 2 |  |  | Y |  |  |  | 102.15 | 13-5 | 0 | 257.83 | A |  | 1611 | 3 | 0.16 | 1563 | 0.83 | 79 | 32 | 309 | 5:09 | 25 | 25 | 93 | 0 |  | 0 |  | 550 | N2 | 2022-01-17 14:41 | 2022-01-17 15:03 | 23 | 2022-01-17 14:39 | 25 |  |  |  |  | Y |  |  |  | Y | [5 empty] | 0 | 348.89 | [19 empty] | 1.44 |  |  |  | 1.53 | 0.01 | A | [9 empty] | 72 | 0 | 771 | 34 | 0 | 158 | 0 | 1061 | 0 | 728 | 0 | 0 | 147 | 48 |  |  |  | 0 | 1
2022-01-17 | B68544 | 2 | 중탄소 | AE1548 |  | Al 탈산 | B | 29 | 59 | 48950 | 110.68 | B | B |  | C | 1 |  | 1 | 1540 | 1520 | 8000 |  |  | 8000 | 82.49 | 14 | 96980 | 1629 |  | Y | 49 | 41 | 42번 잔강 10톤 성분때문에 포트처리함.. | [6 empty] | 임승우 | 2 | [8 empty] | 0 | 156.1 | A |  | 1622 | 1 | 0.36 | 1559 | 1.15 | 71 | 38 | 591 | 9:51 | 15 | 15 | 0 | 67 |  | 111.98 | 0 | 0 | N2 | 2022-01-17 14:53 | 2022-01-17 14:59 | 6 | 2022-01-17 14:40 | 19 | [12 empty] | 3 |  | 0 | 28.56 | [20 empty] | 0.863 |  |  | 0.36 | 0.36 | A | [9 empty] | 0 | 0 | 1377 | 30 | 0 | 136 | 0 | 1307 | 0 | 514 | 0 | 0 | 239 | 33 |  |  | 4
2022-01-17 | A69165 | 1 | 고탄소 | AE1055LS |  | Al 탈산 | B | 21 | 15 | 51500 | 87.68 | C | C | C |  | 1 | 1 |  | 1520 | 1557 | 5200 |  |  | 5200 | 51.22 | 12 | 101520 | 1576 |  | Y | 41 | 30 | [7 empty] | 이호남 | 2 |  |  | Y |  |  |  | 104.8 | 13-7 | 0 | 148.61 | A |  | 1586 | 3 | 0.16 | 1543 | 0.96 | 59 | 31 | 279 | 4:39 | 25 | 25 | 94 | 0 |  | 0 |  | 500 | N2 | 2022-01-17 15:31 | 2022-01-17 15:59 | 28 | 2022-01-17 15:30 | 29 |  |  |  |  | Y |  |  |  | Y | [5 empty] | 0 | 265.23 | [23 empty] | 2.99 | 0.01 | B | [9 empty] | 52 | 0 | 727 | 31 | 0 | 159 | 0 | 870 | 0 | 550 | 0 | 0 | 97 | 20
2022-01-17 | B68545 | 2 | 중탄소 | AE1548 |  | Al 탈산 | B | 1 | 60 | 50350 | 92.82 | C | C |  | C | 1 |  | 1 | 1540 | 1545 | 6200 |  |  | 6200 | 62.48 | 14 | 99232 | 1615 |  | Y | 41 | 33 |  |  | B68543 | 02 |  |  |  | 추창도 | 2 |  |  |  |  | Y |  |  |  | 0.01 | 240.87 | A |  | 1607 | 1 | 0.34 | 1550 | 1.39 | 62 | 33 | 444 | 7:24 | 15 | 15 | 0 | 68 |  | 43.65 | 0 | 0 | N2 | 2022-01-17 15:52 | 2022-01-17 16:04 | 12 | 2022-01-17 15:38 | 26 | [12 empty] | 3 |  | 0 | 8.88 | [20 empty] | 0.943 |  |  | 0.44 | 0.44 | A | [9 empty] | 65 | 0 | 1439 | 52 | 0 | 199 | 0 | 903 | 0 | 208 | 0 | 0 | 52 | 51
2022-01-17 | A69166 | 1 | 고탄소 | AE1055LS |  | Al 탈산 | B | 36 | 34 | 51400 | 91.98 | C | C | C |  | 1 | 1 |  | 1520 | 1542 | 5800 |  |  | 5800 | 57.13 | 12 | 101520 | 1581 | 355 | Y | 41 | 31 | [7 empty] | 이호남 | 2 | [6 empty] | 101.9 | 12-9 | 0 | 234.39 | A |  | 1581 | 3 | 0.16 | 1550 | 0.63 | 66 | 32 | 376 | 6:16 | 25 | 25 | 95 | 0 |  | 0 |  | 500 | N2 | 2022-01-17 16:36 | 2022-01-17 17:01 | 25 | 2022-01-17 16:34 | 28 |  |  |  |  | Y |  |  |  | Y | [5 empty] | 0 | 274.06 | [23 empty] | 5.18 | 0.01 | A | [9 empty] | 87 | 0 | 780 | 38 | 0 | 160 | 0 | 906 | 0 | 664 | 0 | 0 | 195 | 35
2022-01-17 | B68546 | 2 | 중탄소 | AE1548 |  | Al 탈산 | B | 5 | 86 | 47400 | 91.17 | C | C |  | C | 1 |  | 1 | 1540 | 1548 | 6000 |  |  | 6000 | 60.46 | 14 | 99232 | 1623 |  | Y | 39 | 32 | [7 empty] | 추창도 | 2 |  |  |  |  | Y |  | 105.2 | 12-2 | 0.02 | 73.88 | A |  | 1611 | 1 | 0.32 | 1545 | 1.41 | 57 | 26 | 401 | 6:41 | 15 | 15 | 0 | 69 |  | 76.41 | 0 | 0 | N2 | 2022-01-17 16:51 | 2022-01-17 17:12 | 21 | 2022-01-17 16:38 | 34 | [12 empty] | 2 |  | 0 | 18.05 | [20 empty] | 1.263 |  |  | 0.3 | 0.3 | A | [9 empty] | 58 | 0 | 1374 | 21 | 0 | 165 | 0 | 497 | 0 | 207 | 0 | 0 | 91 | 66 |  |  | 6
2022-01-17 | A69167 | 1 | 고탄소 | AE1055LS |  | Al 탈산 | B | 19 | 8 | 55400 | 85.98 | C | C | C |  | 1 | 1 |  | 1520 | 1577 | 5000 |  |  | 5000 | 49.25 | 12 | 101520 | 1590 |  | Y | 45 | 29 | [7 empty] | 이호남 | 2 | [6 empty] | 103.95 | 13-8 | 0.02 | 44.78 | A |  | 1590 | 3 | 0.16 | 1551 | 1 | 67 | 29 | 345 | 5:45 | 25 | 25 | 96 | 0 |  | 0 |  | 550 | N2 | 2022-01-17 17:31 | 2022-01-17 17:59 | 28 | 2022-01-17 17:28 | 30 |  |  |  |  | Y |  |  |  | Y | [5 empty] | 0 | 232.33 | [23 empty] | 0.05 | 0 | A | [9 empty] | 61 | 0 | 732 | 31 | 0 | 204 | 0 | 966 | 0 | 550 | 0 | 0 | 257 | 50
2022-01-17 | B68547 | 2 | 중탄소 | AE1548 |  | Al 탈산 | B | 11 | 62 | 50900 | 123.07 | C | C |  | C | 1 |  | 1 | 1540 | 1551 | 6000 |  |  | 6000 | 65.12 | 13 | 92144 | 1594 |  | Y | 41 | 33 |  |  | B68544 | 04 |  |  |  | 추창도 | 2 |  |  | Y |  | Y |  |  |  | 0.01 | 176.12 | A |  | 1604 | 1 | 0.26 | 1550 | 1.15 | 62 | 28 | 338 | 5:38 | 15 | 15 | 0 | 70 | 20 | 41.24 | 0 | 0 | N2 | 2022-01-17 18:22 | 2022-01-17 18:17 | -5 | 2022-01-17 17:40 | 37 | [12 empty] | 2 |  | 0 | 12.56 | [20 empty] | 1.223 |  |  | 0.3 | 0.3 | A | [9 empty] | 102 | 0 | 1429 | 41 | 0 | 196 | 0 | 497 | 0 | 208 | 0 | 0 | 104 | 55
2022-01-17 | A69168 | 1 | 고탄소 | AE1055LS |  | Al 탈산 | B | 31 | 14 | 54100 | 98.23 | C | C | C |  | 1 | 1 |  | 1520 | 1559 | 6000 |  |  | 6000 | 70.92 | 10 | 84600 | 1587 |  | Y | 43 | 34 | [7 empty] | 이호남 | 2 | [6 empty] | 105.85 | 13-8 | 0 | 104.14 | A |  | 1590 | 3 | 0.19 | 1549 | 0.8 | 65 | 31 | 325 | 5:25 | 25 | 25 | 98 | 0 |  | 0 |  | 600 | N2 | 2022-01-17 18:45 | 2022-01-17 18:57 | 13 | 2022-01-17 18:40 | 17 |  |  |  |  | Y |  |  |  | Y | [5 empty] | 0 | 1477.47 | [23 empty] | 1.47 | 0 | A | [9 empty] | 68 | 0 | 772 | 33 | 0 | 187 | 0 | 1225 | 0 | 818 | 0 | 0 | 288 | 48 |  |  |  | 0
2022-01-17 | B68548 | 2 | 중탄소 | AE1548 |  | Al 탈산 | B | 29 | 60 | 48500 | 102.32 | C | C |  | C | 1 |  | 1 | 1540 | 1525 | 7000 |  |  | 7000 | 75.97 | 13 | 92144 | 1612 |  | Y | 42 | 36 |  |  | B68545 | 04 |  |  |  | 추창도 | 2 |  |  |  |  | Y |  | 101.5 | 12-4 | 0.01 | 112.69 | A |  | 1605 | 1 | 0.31 | 1546 | 1.39 | 58 | 29 | 412 | 6:52 | 15 | 15 | 0 | 71 |  | 88.63 | 0 | 0 | N2 | 2022-01-17 19:22 | 2022-01-17 19:22 | 0 | 2022-01-17 18:57 | 25 | [12 empty] | 3 |  | 0 | 23.38 | [20 empty] | 1.284 |  |  | 0.08 | 0.08 | A | [9 empty] | 54 | 0 | 1286 | 52 | 0 | 149 | 0 | 650 | 0 | 207 | 0 | 0 | 70 | 30
2022-01-17 | A69169 | 1 | 고탄소 | AE1055LS |  | Al 탈산 | B | 21 | 16 | 51900 | 88.38 | C | C | C |  | 1 | 1 |  | 1520 | 1555 | 5800 |  |  | 5800 | 57.13 | 12 | 101520 | 1588 |  | Y | 43 | 30 | [15 empty] | 104.85 | 13-7 | 0.02 | 107.93 | A |  | 1590 | 3 | 0.16 | 1553 | 0.84 | 69 | 31 | 293 | 4:53 | 25 | 25 | 99 | 0 |  | 0 |  | 500 | N2 | 2022-01-17 19:33 | 2022-01-17 19:58 | 25 | 2022-01-17 19:31 | 27 |  |  |  |  | Y |  |  |  | Y | [5 empty] | 0 | 245.64 | [23 empty] | 0.04 | 0 | A | [9 empty] | 74 | 0 | 721 | 35 | 0 | 156 | 0 | 1001 | 0 | 706 | 0 | 0 | 192 | 39
2022-01-17 | B68549 | 2 | 중탄소 | AE1548 |  | Al 탈산 | B | 1 | 61 | 50100 | 92.28 | C | C |  | C | 1 |  | 1 | 1540 | 1561 | 6000 |  |  | 6000 | 60.46 | 14 | 99232 | 1631 |  | Y | 38 | 33 |  |  | B68546 | 04 |  |  |  | 추창도 | 2 |  | Y |  |  | Y |  | 106 | 12-8 | 81.96 | 36.89 | A |  | 1615 | 1 | 0.26 | 1553 | 1.25 | 65 | 34 | 385 | 6:25 | 15 | 15 | 0 | 72 |  | 62.93 | 0 | 0 | N2 | 2022-01-17 20:13 | 2022-01-17 20:25 | 12 | 2022-01-17 20:02 | 23 | [12 empty] | 3 |  | 0 | 16.58 | [20 empty] | 1.326 |  |  | 0.43 | 0.43 | A | [9 empty] | 66 | 0 | 1325 | 52 | 0 | 162 | 0 | 503 | 0 | 206 | 0 | 0 | 53 | 54
2022-01-17 | A69170 | 1 | 고탄소 | AE1055LS |  | Al 탈산 | B | 36 | 35 | 51500 | 78.28 | C | C | C |  | 1 | 1 |  | 1520 | 1581 | 3700 |  |  | 3700 | 43.74 | 10 | 84600 | 1593 |  | Y | 42 | 16 | [7 empty] | 이호남 | 2 | [8 empty] | 7.36 | 135.2 | A |  | 1589 | 3 | 0.19 | 1553 | 1.03 | 69 | 32 | 409 | 6:49 | 25 | 25 | 100 | 0 |  | 0 |  | 500 | N2 | 2022-01-17 20:32 | 2022-01-17 20:58 | 26 | 2022-01-17 20:30 | 28 |  |  |  |  | Y |  |  |  | Y | [5 empty] | 0 | 191.21 | [23 empty] | 0.04 | 0 | A | [9 empty] | 0 | 0 | 630 | 0 | 0 | 213 | 0 | 901 | 0 | 661 | 0 | 0 | 160 | 0
2022-01-17 | B68550 | 2 | 중탄소 | AE1548 |  | Al 탈산 | B | 5 | 87 | 47600 | 88.97 | C | C |  | C | 1 |  | 1 | 1540 | 1559 | 5300 |  |  | 5300 | 54.43 | 14 | 97372 | 1606 |  | Y | 38 | 28 |  |  | B68547 | 04 |  |  |  | 추창도 | 2 |  |  | Y |  | Y |  | 106.1 | 12-3 | 7.2 | 80.33 | A |  | 1614 | 1 | 0.26 | 1552 | 1.35 | 64 | 31 | 492 | 8:12 | 15 | 15 | 0 | 73 |  | 78.47 | 0 | 0 | N2 | 2022-01-17 21:10 | 2022-01-17 21:30 | 19 | 2022-01-17 21:00 | 30 | [12 empty] | 4 |  | 0 | 17.94 | [20 empty] | 1.346 |  |  | 0.52 | 0.52 | A | [9 empty] | 23 | 0 | 1135 | 63 | 0 | 258 | 0 | 899 | 0 | 208 | 0 | 0 | 51 | 90
2022-01-17 | A69171 | 1 | 고탄소 | AE1055LS | TUNDISH교체전 | Al 탈산 | B | 19 | 9 | 54200 | 83.37 | C | C | C |  | 1 | 1 |  | 1520 | 1529 | 5300 |  |  | 5300 | 60.74 | 12 | 87250 | 1592 |  | Y | 41 | 27 | [7 empty] | 이호남 | 2 |  | Y | [6 empty] | 4.43 | 121.98 | A |  | 1597 | 3 | 0.19 | 1597 | 0 | 113 | 31 | 312 | 5:12 | 25 | 25 | 101 | 0 |  | 0 |  | 700 | N2 | 2022-01-17 21:42 | 2022-01-17 21:54 | 12 | 2022-01-17 21:41 | 13 |  |  |  |  | Y |  |  |  | Y | [5 empty] | 0 | 280.57 | [23 empty] | 39.76 | 0 | A | [9 empty] | 0 | 0 | 653 | 0 | 0 | 198 | 0 | 753 | 0 | 552 | 0 | 0 | 175 | 26
2022-01-17 | B68551 | 2 | 중탄소 | AE1548 |  | Al 탈산 | B | 11 | 63 | 50800 | 86.3 | C | C |  | A | 1 |  | 1 | 1540 | 1541 | 6800 |  |  | 6800 | 70.06 | 14 | 97062 | 1616 |  | Y | 39 | 33 |  |  | B68548 | 04 |  |  |  | 추창도 | 2 |  | Y |  |  | Y |  |  |  | 0.01 | 26.47 | A |  | 1615 | 1 | 0.22 | 1553 | 1.57 | 65 | 31 | 374 | 6:14 | 15 | 15 | 0 | 74 |  | 48.18 | 0 | 0 | N2 | 2022-01-17 22:12 | 2022-01-17 22:35 | 23 | 2022-01-17 22:00 | 35 |  |  |  |  | Y | [7 empty] | 4 | 5 | 0 | 12.43 | [20 empty] | 0.831 |  |  | 0.46 | 0.46 | A | [9 empty] | 92 | 0 | 1425 | 52 | 0 | 194 | 0 | 498 | 0 | 205 | 0 | 0 | 116 | 48 |  |  | 6
2022-01-17 | A69172 | 1 | 고탄소 | AE1055LS | TUNDISH교체 | Al 탈산 | B | 31 | 15 | 54000 | 88.75 | C | A | A |  | 1 | 1 |  | 1520 | 1548 | 6400 |  |  | 6400 | 63.04 | 12 | 101520 | 1630 |  | Y | 49 | 33 | [7 empty] | 이호남 | 2 | [8 empty] | 0.02 | 99.06 | A |  | 1617 | 3 | 0.18 | 1575 | 1.05 | 91 | 23 | 286 | 4:46 | 25 | 26 | 102 | 0 |  | 0 |  | 700 | N2 | 2022-01-17 22:46 | 2022-01-17 23:08 | 25 | 2022-01-17 22:45 | 26 |  |  |  |  | Y |  |  |  | Y | [5 empty] | 0 | 258.93 | [19 empty] | 1.87 |  |  |  | 50.48 | 0 | A | [9 empty] | 93 | 0 | 786 | 42 | 0 | 206 | 0 | 746 | 0 | 552 | 0 | 0 | 164 | 54 |  |  |  | 0 | 1
2022-01-17 | B68552 | 2 | 중탄소 | AE1548 |  | Al 탈산 | B | 29 | 61 | 49000 | 88.87 | C | A |  | A | 1 |  | 1 | 1540 | 1524 | 7000 |  |  | 7000 | 73.77 | 14 | 94892 | 1635 |  | Y | 42 | 38 |  |  | B68549 | 04 |  |  |  | 추창도 | 2 |  |  | Y |  |  |  | 98 | 11-10 | 0 | 331.71 | A |  | 1620 | 1 | 0.28 | 1551 | 1.97 | 63 | 36 | 259 | 4:19 | 15 | 16 | 0 | 75 |  | 109.89 | 0 | 0 | N2 | 2022-01-17 23:17 | 2022-01-17 23:41 | 23 | 2022-01-17 23:02 | 38 |  |  |  |  | Y | [7 empty] | 2 | 5 | 0 | 26.28 | [20 empty] | 1.218 |  |  | 0.21 | 0.21 | A | [9 empty] | 100 | 0 | 1266 | 17 | 0 | 189 | 0 | 500 | 0 | 204 | 0 | 0 | 0 | 0 |  |  | 6
2022-01-17 | A69173 | 1 | 고탄소 | AE1055LS |  | Al 탈산 | B | 21 | 17 | 51400 | 86.98 | A | A | A |  | 1 | 1 |  | 1520 | 1531 | 5600 |  |  | 5600 | 66.19 | 10 | 84600 | 1606 |  | Y | 41 | 31 |  |  | A69170 |  |  |  |  | 조관훈 | 2 |  | Y |  |  |  |  | 106.35 | 13-8 | 0.33 | 150 | A |  | 1606 | 3 | 0.18 | 1560 | 1.02 | 76 | 23 | 343 | 5:43 | 25 | 25 | 103 | 0 |  | 0 |  | 700 | N2 | 2022-01-17 23:44 | 2022-01-18 00:11 | 27 | 2022-01-17 23:43 | 28 |  |  |  |  | Y |  |  |  | Y | [5 empty] | 0 | 298.24 | [23 empty] | 50.51 | 2.15 | A | [9 empty] | 28 | 0 | 687 | 9 | 0 | 155 | 0 | 747 | 0 | 596 | 0 | 0 | 113 | 24
2022-01-17 | B68553 | 2 | 중탄소 | AE1548 |  | Al 탈산 | B | 1 | 62 | 50050 | 83.28 | A | A |  | A | 1 |  | 1 | 1540 | 1546 | 6100 |  |  | 6100 | 64.28 | 14 | 94892 | 1627 | 715 | Y | 41 | 33 |  |  | B68550 | 03 |  |  |  | 박용우 | 2 |  | Y |  |  | Y |  |  |  | 0 | 253.78 | A |  | 1614 | 1 | 0.27 | 1557 | 0 | 69 | 34 | 293 | 4:53 | 15 | 16 | 0 | 76 |  | 75.04 | 0 | 0 | N2 | 2022-01-18 00:13 | 2022-01-18 00:43 | 30 | 2022-01-18 00:01 | 42 |  |  |  |  | Y | [7 empty] | 5 | 5 | 0 | 18.61 | [20 empty] | 0.897 |  |  | 0.57 | 0.57 | B | [9 empty] | 112 | 0 | 1428 | 32 | 0 | 160 | 0 | 501 | 0 | 205 | 0 | 0 | 0 | 35 |  |  | 6
2022-01-17 | A69174 | 1 | 고탄소 | AE1055LS |  | Al 탈산 | B | 36 | 36 | 51300 | 76.88 | A | A | A |  | 1 | 1 |  | 1520 | 1538 | 5500 |  |  | 5500 | 65.01 | 10 | 84600 | 1602 |  | Y | 41 | 32 |  |  | A69171 |  |  |  |  | 조관훈 | 2 |  | Y |  |  |  |  | 104.95 | 13-2 | 0.39 | 288.13 | A |  | 1602 | 3 | 0.17 | 1557 | 1.25 | 73 | 33 | 330 | 5:30 | 25 | 25 | 104 | 0 |  | 0 |  | 700 | N2 | 2022-01-18 00:34 | 2022-01-18 01:10 | 36 | 2022-01-18 00:34 | 37 |  |  |  |  | Y |  |  |  | Y | [5 empty] | 0 | 226.3 | [23 empty] | 50.51 | 3.62 | A | [9 empty] | 25 | 0 | 731 | 0 | 0 | 157 | 0 | 846 | 0 | 692 | 0 | 0 | 140 | 29
2022-01-17 | B68554 | 2 | 중탄소 | AE1548 | TUNDISH교체전 | Al 탈산 | B | 5 | 88 | 47400 | 82.05 | A | A |  | A | 1 |  | 1 | 1540 | 1557 | 5600 |  |  | 5600 | 59.15 | 12 | 94669 | 1624 |  | Y | 40 | 30 |  |  | B68551 | 03 |  |  |  | 박용우 | 2 | [8 empty] | 1.77 | 36.23 | A |  | 1614 | 1 | 0.23 | 1565 | 1.38 | 77 | 35 | 282 | 4:42 | 15 | 15 | 0 | 77 |  | 36.86 | 0 | 0 | N2 | 2022-01-18 01:07 | 2022-01-18 01:49 | 41 | 2022-01-18 00:56 | 52 |  |  |  |  | Y | [7 empty] | 3 | 5 | 0 | 13.18 | [20 empty] | 0.996 |  |  | 0.35 | 0.35 | A | [9 empty] | 91 | 0 | 1461 | 24 | 0 | 157 | 0 | 500 | 0 | 205 | 0 | 0 | 54 | 0 |  |  | 6
2022-01-17 | A69175 | 1 | 고탄소 | AE1055LS |  | Al 탈산 | B | 19 | 10 | 54400 | 80.92 | A | A | A |  | 1 | 1 |  | 1520 | 1592 | 4900 |  |  | 4900 | 48.27 | 12 | 101520 | 1597 |  | Y | 41 | 29 |  |  | A69172 |  |  |  |  | 조관훈 | 2 |  |  | Y |  |  |  | 101.15 | 13-4 | 0.04 | 129.13 | A |  | 1597 | 3 | 0.17 | 1551 | 1.15 | 67 | 25 | 297 | 4:57 | 25 | 25 | 105 | 0 |  | 0 |  | 600 | N2 | 2022-01-18 01:39 | 2022-01-18 02:11 | 32 | 2022-01-18 01:39 | 32 |  |  |  |  | Y |  |  |  | Y | [5 empty] | 0 | 249.42 | [23 empty] | 56.73 | 4.21 | A | [9 empty] | 46 | 0 | 829 | 29 | 0 | 157 | 0 | 1087 | 0 | 778 | 0 | 0 | 163 | 50
2022-01-17 | B68555 | 2 | 저탄소 | KST523 | TUNDISH교체 | Si 탈산 | B | 11 | 64 | 50500 | 104.17 | A | A |  | A | 1 |  | 1 | 1555 | 1566 | 8500 |  |  | 8500 | 91.33 | 11 | 93071 | 1681 |  | Y | 52 | 46 | [7 empty] | 박용우 | 2 |  |  |  |  | Y |  | 106.3 | 12-7 | 156.99 | 0 | A |  | 1669 | 1 | 0.27 | 1600 | 1.43 | 91 | 36 | 184 | 3:04 | 13 | 20 | 0 | 78 |  | 80.09 | 0 | 0 | AR | 2022-01-18 02:27 | 2022-01-18 03:22 | 55 | 2022-01-18 02:11 | 71 |  |  |  |  | N | [7 empty] | 4 | 4 | 20.84 | 0 | [19 empty] | 1.94 |  |  |  | 0.06 | 0.06 | A | [9 empty] | 0 | 0 | 422 | 0 | 0 | 0 | 0 | 499 | 0 | 207 | 0 | 0 | 0 | 8 |  |  | 6 |  | 1
2022-01-17 | A69176 | 1 | 고탄소 | AE1055LS |  | Al 탈산 | B | 31 | 16 | 54400 | 79.32 | A | A | A |  | 1 | 1 |  | 1520 | 1546 | 5400 |  |  | 5400 | 53.19 | 12 | 101520 | 1601 |  | Y | 40 | 31 |  |  | A69173 |  |  |  |  | 조관훈 | 2 |  | Y |  |  |  |  | 98.9 | 12-10 | 0.15 | 7.32 | A |  | 1601 | 3 | 0.17 | 1561 | 1.08 | 77 | 35 | 298 | 4:58 | 25 | 25 | 106 | 0 |  | 0 |  | 600 | N2 | 2022-01-18 02:44 | 2022-01-18 03:10 | 26 | 2022-01-18 02:43 | 27 |  |  |  |  | Y |  |  |  | Y | [5 empty] | 0 | 269.15 | [23 empty] | 58.05 | 4.21 | A | [9 empty] | 58 | 0 | 802 | 0 | 0 | 165 | 0 | 742 | 0 | 543 | 0 | 0 | 133 | 15 |  |  |  | 0
2022-01-17 | B68556 | 2 | 저탄소 | KST523 |  | Si 탈산 | B | 29 | 62 | 48500 | 92.9 | A | A |  | A | 1 |  | 1 | 1555 | 1538 | 7700 |  |  | 7700 | 81.12 | 13 | 94917 | 1657 |  | Y | 42 | 39 | [7 empty] | 박용우 | 2 | [6 empty] | 103.7 | 12-5 | 127.88 | 0 | A |  | 1644 | 1 | 0.27 | 1575 | 1.77 | 66 | 24 | 202 | 3:22 | 15 | 18 | 0 | 79 |  | 50.43 | 0 | 0 | AR | 2022-01-18 03:42 | 2022-01-18 04:25 | 42 | 2022-01-18 03:26 | 59 |  |  |  |  | N | [7 empty] | 5 | 4.5 | 21.38 | 0 | [23 empty] | 0.36 | 0.36 | A | [9 empty] | 0 | 0 | 316 | 14 | 0 | 0 | 0 | 497 | 0 | 208 | 0 | 0 | 0 | 18 |  |  | 6
2022-01-17 | A69177 | 1 | 고탄소 | AE1055LS |  | Al 탈산 | B | 21 | 18 | 51400 | 78.07 | A | A | A |  | 1 | 1 |  | 1520 | 1570 | 4500 |  |  | 4500 | 44.33 | 12 | 101520 | 1596 |  | Y | 41 | 28 |  |  | A69174 |  |  |  |  | 조관훈 | 2 |  | Y |  |  |  |  | 102.85 | 13-4 | 4.7 | 158.02 | A |  | 1596 | 3 | 0.17 | 1554 | 1.17 | 70 | 38 | 292 | 4:52 | 25 | 25 | 107 | 0 |  | 0 |  | 600 | N2 | 2022-01-18 03:43 | 2022-01-18 04:06 | 23 | 2022-01-18 03:41 | 24 |  |  |  |  | Y |  |  |  | Y | [5 empty] | 0 | 233.51 | [23 empty] | 59.57 | 4.21 | A | [9 empty] | 44 | 0 | 804 | 0 | 0 | 202 | 0 | 694 | 0 | 495 | 0 | 0 | 68 | 0
2022-01-17 | B68557 | 2 | 저탄소 | KST523 |  | Si 탈산 | B | 1 | 63 | 49550 | 104.85 | A | A |  | A | 1 |  | 1 | 1555 | 1545 | 7900 |  |  | 7900 | 81.71 | 12 | 96685 | 1663 |  | Y | 45 | 39 | [7 empty] | 박용우 | 2 |  |  |  |  | Y |  |  |  | 141.9 | 0 | A |  | 1649 | 1 | 0.25 | 1570 | 1.7 | 61 | 18 | 202 | 3:22 | 15 | 20 | 0 | 80 |  | 38.9 | 0 | 0 | AR | 2022-01-18 04:55 | 2022-01-18 05:31 | 36 | 2022-01-18 04:30 | 61 |  |  |  |  | N | [7 empty] | 3 |  | 23.1 | 0 | [23 empty] | 0.27 | 0.27 | A | [9 empty] | 0 | 0 | 151 | 0 | 0 | 0 | 0 | 498 | 0 | 207 | 0 | 0 | 53 | 0 |  |  | 6
2022-01-17 | A69178 | 1 | 고탄소 | AE1055LS |  | Al 탈산 | B | 36 | 37 | 51800 | 78.02 | A | A | A |  | 1 | 1 |  | 1520 | 1589 | 3800 |  |  | 3800 | 44.92 | 10 | 84600 | 1587 | 355 | Y | 40 | 23 |  |  | A69175 |  |  |  |  | 조관훈 | 2 |  | Y |  |  |  |  | 100.65 | 12-7 | 0.44 | 133.8 | A |  | 1587 | 3 | 0.17 | 1549 | 1 | 65 | 23 | 300 | 5:00 | 25 | 26 | 108 | 0 |  | 0 |  | 600 | N2 | 2022-01-18 04:54 | 2022-01-18 05:05 | 11 | 2022-01-18 04:44 | 21 |  |  |  |  | Y |  |  |  | Y | [5 empty] | 0 | 245.76 | [23 empty] | 63.19 | 4.21 | A | [9 empty] | 101 | 0 | 826 | 37 | 0 | 262 | 0 | 1093 | 0 | 492 | 0 | 0 | 98 | 30
2022-01-17 | B68558 | 2 | 저탄소 | KST523 | 연주종료 | Si 탈산 | B | 5 | 89 | 47150 | 88.5 | A | A |  | A | 1 |  | 1 | 1555 | 1553 | 6800 |  |  | 6800 | 66.5 | 13 | 102248 | 1660 |  | Y | 41 | 36 | [7 empty] | 박용우 | 2 |  |  |  |  | Y |  | 99.65 | 11-7 | 130.74 | 0 | A |  | 1644 | 1 | 0.21 | 1585 | 0 | 76 | 23 | 200 | 3:20 | 15 | 15 | 0 | 81 |  | 30.9 | 0 | 0 | AR | 2022-01-18 05:38 | 2022-01-18 06:40 | 62 | 2022-01-18 05:26 | 74 |  |  |  |  | N | [7 empty] | 4 | 4 | 8.21 | 0.14 | [23 empty] | 0.35 | 0.35 | A | [9 empty] | 0 | 0 | 248 | 0 | 0 | 0 | 0 | 595 | 0 | 207 | 0 | 0 | 0 | 0
2022-01-17 | A69179 | 1 | 고탄소 | AE1055LS |  | Al 탈산 | B | 19 | 11 | 54600 | 74.27 | A | A | A |  | 1 | 1 |  | 1520 | 1547 | 4700 |  |  | 4700 | 55.56 | 10 | 84600 | 1595 |  | Y | 41 | 28 | [10 empty] | Y | [6 empty] | 0.43 | 153.78 | A |  | 1595 | 3 | 0.16 | 1546 | 1.53 | 62 | 27 | 308 | 5:08 | 25 | 25 | 109 | 0 |  | 0 |  | 600 | N2 | 2022-01-18 05:51 | 2022-01-18 06:03 | 12 | 2022-01-18 05:50 | 13 |  |  |  |  | Y |  |  |  | Y | [5 empty] | 0 | 211.86 | [23 empty] | 64.61 | 4.21 | B | [9 empty] | 59 | 0 | 787 | 12 | 0 | 180 | 0 | 695 | 0 | 298 | 0 | 0 | 147 | 0
2022-01-17 | B68559 | 2 | 저탄소 | 18CRNIMO7HI |  | Al 탈산 | I | 11 | 65 | 49750 | 127.65 | A | B |  | B | 1 |  | 1 | 1560 | 1554 | 9300 |  |  | 9300 | 116.25 | 4 | 80000 | 1673 |  | INGOT | 56 | 48 | [7 empty] | 박용우 | [5 empty] | Y |  | 91.05 | 11-2 | 0.09 | 276.59 | A |  | 1675 | 1 | 0.32 | 1577 | 0 | 71 |  | 297 | 4:57 | 25 | 25 | 0 | 82 |  | 185.26 | 0 | 0 | N2 | 2022-01-18 07:19 |  | 19 | 2022-01-18 06:50 | [5 empty] | Y | [7 empty] | 3 | 5.7 | 0 | 56.06 | [18 empty] | 1 |  |  |  |  | 0.08 | 0.08 | A | [9 empty] | 251 | 1781 | 120 | 36 | 0 | 318 | 0 | 1025 | 0 | 310 | 0 | 0 | 188 | 12
2022-01-17 | A69180 | 1 | 고탄소 | AE1055LS |  | Al 탈산 | B | 31 | 17 | 53900 | 78.88 | A | B | B |  | 1 | 1 |  | 1520 | 1544 | 4700 |  |  | 4700 | 46.3 | 12 | 101520 | 1593 |  | Y | 41 | 24 | [10 empty] | Y |  |  |  |  | 102.05 | 13-4 | 0 | 140.1 | A |  | 1593 | 3 | 0.19 | 1555 | 0.97 | 71 | 30 | 321 | 5:21 | 25 | 25 | 110 | 0 |  | 0 |  | 600 | N2 | 2022-01-18 06:51 | 2022-01-18 07:15 | 24 | 2022-01-18 06:49 | 25 |  |  |  |  | Y |  |  |  | Y | [5 empty] | 0 | 254.53 | [23 empty] | 65.79 | 4.21 | A | [9 empty] | 29 | 0 | 729 | 7 | 0 | 146 | 0 | 743 | 0 | 396 | 0 | 0 | 96 | 13
2022-01-18 | B68560 | 2 | 중탄소 | SACM1 |  | Al 탈산 | I | 29 | 63 | 48800 | 136.02 | B | B |  | B | 1 |  | 1 | 1560 | 1564 | 10800 |  |  | 10800 | 115.76 | 23 | 93300 | 1675 |  | INGOT | 79 | 57 |  |  | A69179 | 05 |  |  |  | 임승우 | [5 empty] | N |  | 107.2 | 12-9 | 189.38 | 0 | A |  | 1669 | 1 | 0.23 | 1594 | 1.7 | 103 |  | 243 | 4:03 | 25 | 26 | 0 | 83 |  | 81.59 | 0 | 0 | AR | 2022-01-18 08:45 |  | 20 | 2022-01-18 08:32 | [5 empty] | Y | [8 empty] | 4.8 | 26.57 | 0 | [18 empty] | 0.8 |  |  |  |  | 0 | 0 | A | [9 empty] | 0 | 2033 | 282 | 30 | 0 | 1895 | 0 | 602 | 0 | 205 | 0 | 0 | 102 | 10
2022-01-18 | A69181 | 1 | 고탄소 | AE1055LS |  | Al 탈산 | B | 21 | 19 | 51400 | 85.15 | B | B | B |  | 1 | 1 |  | 1520 | 1581 | 4000 |  |  | 4000 | 39.4 | 12 | 101520 | 1599 |  | Y | 41 | 24 | [7 empty] | 박재승 | 2 |  | Y |  |  |  |  | 105.9 | 13-7 | 0 | 176.38 | A |  | 1599 | 3 | 0.14 | 1543 | 1.14 | 59 | 26 | 317 | 5:17 | 25 | 26 | 111 | 0 |  | 0 |  | 600 | N2 | 2022-01-18 08:03 | 2022-01-18 08:30 | 27 | 2022-01-18 08:03 | 27 |  |  |  |  | Y |  |  |  | Y | [5 empty] | 0 | 315.26 | [23 empty] | 68.62 | 4.21 | B | [9 empty] | 109 | 0 | 876 | 29 | 0 | 201 | 0 | 397 | 0 | 294 | 0 | 0 | 0 | 49
2022-01-18 | A69182 | 1 | 고탄소 | AE1055LS |  | Al 탈산 | B | 36 | 38 | 51400 | 81.25 | B | B | B |  | 1 | 1 |  | 1520 | 1573 | 4200 |  |  | 4200 | 49.65 | 10 | 84600 | 1594 |  | N | 41 | 24 | [7 empty] | 김형철 | 2 | [6 empty] | 96.8 | 12-3 | 0 | 136.59 | A |  | 1594 | 3 | 0.19 | 1553 | 1.08 | 69 | 28 | 318 | 5:18 | 25 | 25 | 112 | 0 |  | 0 |  | 600 | N2 | 2022-01-18 08:54 | 2022-01-18 09:31 | 37 | 2022-01-18 08:52 | 39 |  |  |  |  | Y |  |  |  | Y | [5 empty] | 0 | 248.77 | [23 empty] | 0.02 | 0 | A | [9 empty] | 0 | 0 | 742 | 32 | 0 | 155 | 0 | 841 | 0 | 504 | 0 | 0 | 36 | 25
2022-01-18 | B68561 | 2 | 중탄소 | SCM440I |  | Al 탈산 | I | 1 | 64 | 49450 | 128.18 | B | B |  | B | 1 |  | 1 | 1560 | 1586 | 8500 |  |  | 8500 | 97.14 | 5 | 87500 | 1707 |  | INGOT | 52 | 43 | B68561 카본오버되서 B68562 히트 빈래들에 20톤 붓고 다시 B68562번 용강을 B68561에 15톤 받아 작업 |  | B68559 | 03 |  |  |  | 임승우 | [7 empty] | 102.25 | 12-4 | 146.44 | 0 | A |  | 1639 | 1 | 0.24 | 1568 | 1.06 | 73 |  | 245 | 4:05 | 20 | 21 | 0 | 84 |  | 76.06 | 0 | 0 | AR | 2022-01-18 10:10 |  | 15 | 2022-01-18 10:02 | [5 empty] | Y | [8 empty] | 5 | 23.93 | 0 | c 오버로 인해 전기로 출강후 15톤 합탕하고 VD 진공 들어감 | [17 empty] | 0.9 |  |  |  |  | 0 | 0 | A | [9 empty] | 1102 | 123 | 0 | 246 | 0 | 0 | 0 | 898 | 0 | 252 | 0 | 0 | 169 | 0
2022-01-18 | A69183 | 1 | 고탄소 | AE1055LS |  | Al 탈산 | B | 19 | 12 | 54400 | 82.25 | B | B | B |  | 1 | 1 |  | 1520 | 1532 | 4600 |  |  | 4600 | 45.31 | 12 | 101520 | 1590 |  | Y | 43 | 24 | [7 empty] | 김형철 | 2 |  |  | Y |  |  |  | 101.65 | 13-4 | 0 | 123.43 | A |  | 1590 | 3 | 0.19 | 1546 | 1.13 | 62 | 25 | 278 | 4:38 | 25 | 25 | 113 | 0 |  | 0 |  | 600 | N2 | 2022-01-18 09:57 | 2022-01-18 10:25 | 29 | 2022-01-18 09:55 | 30 |  |  |  |  | Y |  |  |  | Y | [5 empty] | 0 | 253.6 | [23 empty] | 1.27 | 0 | A | [9 empty] | 0 | 0 | 677 | 0 | 0 | 148 | 0 | 795 | 0 | 496 | 0 | 0 | 31 | 46
2022-01-18 | B68562 | 2 | 중탄소 | SCM440 | 연주시작 | Al 탈산 | B | 11 | 66 | 50150 | 111.1 | B | B |  | B | 1 |  | 1 | 1540 | 1558 | 7400 |  |  | 7400 | 74.87 | 12 | 98842 | 1667 | 360 | Y | 56 | 38 | B68561 카본오버되서 B68562 히트 빈래들에 20톤 붓고 다시 B68562번 용강을 B68561에 15톤 받아 작업 | [6 empty] | 임승우 | 2 |  |  |  |  | Y |  | 93.25 | 11-4 | 0 | 172.89 | A |  | 1644 | 1 | 0.26 | 1581 | 1.26 | 85 | 42 | 264 | 4:24 | 15 | 19 | 0 | 85 |  | 104.36 | 0 | 0 | N2 | 2022-01-18 11:10 | 2022-01-18 11:26 | 17 | 2022-01-18 10:55 | 31 |  |  |  |  | N | [7 empty] | 5 | 5.2 | 0.62 | 24.11 | [19 empty] | 1.95 |  |  |  | 0.31 | 0.31 | A | [9 empty] | 959 | 0 | 153 | 0 | 0 | 192 | 0 | 1107 | 0 | 505 | 0 | 0 | 161 | 0 |  |  | 6 |  | 1
2022-01-18 | A69184 | 1 | 고탄소 | AE1055LS |  | Al 탈산 | B | 6 | 1 | 53400 | 85.25 | B | B | B |  | 1 | 1 |  | 1520 | 1567 | 5500 |  |  | 5500 | 54.18 | 12 | 101520 | 1618 |  | Y | 41 | 29 | [7 empty] | 김형철 | 2 |  |  | Y |  |  |  | 105.55 | 14-1 | 0 | 206.72 | A |  | 1618 | 3 | 0.19 | 1551 | 1.56 | 67 | 28 | 300 | 5:00 | 25 | 25 | 114 | 0 |  | 0 |  | 600 | N2 | 2022-01-18 11:08 | 2022-01-18 11:22 | 14 | 2022-01-18 11:06 | 15 |  |  |  |  | Y |  |  |  | Y | [5 empty] | 0 | 277.45 | [23 empty] | 2.7 | 0 | A | [9 empty] | 0 | 0 | 664 | 49 | 0 | 185 | 0 | 1140 | 0 | 557 | 0 | 0 | 226 | 61
2022-01-18 | B68563 | 2 | 중탄소 | SCM440 |  | Al 탈산 | B | 31 | 18 | 53100 | 90.88 | B | B |  | B | 1 |  | 1 | 1540 | 1563 | 7800 |  |  | 7800 | 76.02 | 12 | 102605 | 1623 |  | Y | 46 | 39 |  |  | B68560 | 05 |  |  |  | 임승우 | 2 | [6 empty] | 111.3 | 14-3 | 0 | 139.68 | A |  | 1619 | 1 | 0.25 | 1568 | 1.32 | 72 | 31 | 268 | 4:28 | 15 | 16 | 0 | 86 |  | 83.6 | 0 | 0 | N2 | 2022-01-18 12:02 | 2022-01-18 12:26 | 24 | 2022-01-18 11:51 | 35 |  |  |  |  | N | [7 empty] | 4 | 2.9 | 0 | 18.61 | [23 empty] | 0.35 | 0.35 | A | [9 empty] | 1291 | 0 | 393 | 0 | 0 | 139 | 0 | 500 | 0 | 204 | 0 | 0 | 52 | 69 |  |  | 4
2022-01-18 | A69185 | 1 | 고탄소 | AE1055LS |  | Al 탈산 | B | 21 | 20 | 0 | 82.18 | B | B | B |  | 1 | 1 |  | 1520 | 1530 | 5700 |  |  | 5700 | 56.15 | 12 | 101520 | 1597 | 367 | Y | 41 | 30 | [7 empty] | 김형철 | 2 |  |  | Y |  |  |  | 150.8 |  | 0 | 177.78 | A |  | 1597 | 3 | 0.16 | 1558 | 0.98 | 74 | 24 | 358 | 5:58 | 25 | 25 | 115 | 0 |  | 0 |  | 600 | N2 | 2022-01-18 12:03 | 2022-01-18 12:22 | 19 | 2022-01-18 12:02 | 20 |  |  |  |  | Y |  |  |  | Y | [5 empty] | 0 | 259.03 | [23 empty] | 3.78 | 0 | A | [9 empty] | 20 | 0 | 725 | 36 | 0 | 166 | 0 | 942 | 0 | 448 | 0 | 0 | 54 | 9
2022-01-18 | B68564 | 2 | 중탄소 | SCM440 |  | Al 탈산 | B | 29 | 64 | 49200 | 82.42 | B | B |  | B | 1 |  | 1 | 1540 | 1587 | 5800 |  |  | 5800 | 60.67 | 13 | 95593 | 1623 |  | Y | 42 | 32 |  |  | B68562 | 05 |  |  |  | 임승우 | 2 |  |  |  |  | Y |  | 98.8 | 11-10 | 0 | 246.44 | A |  | 1609 | 1 | 0.21 | 1551 | 1.52 | 55 | 17 | 333 | 5:33 | 15 | 16 | 0 | 87 |  | 55.68 | 0 | 0 | N2 | 2022-01-18 12:53 | 2022-01-18 13:35 | 42 | 2022-01-18 12:43 | 52 |  |  |  |  | N | [7 empty] | 3 | 4.7 | 0 | 15.85 | [20 empty] | 0.69 |  |  | 0.25 | 0.25 | A | [9 empty] | 1178 | 0 | 129 | 11 | 0 | 194 | 0 | 797 | 0 | 208 | 0 | 0 | 52 | 7 |  |  | 4
2022-01-18 | A69186 | 1 | 고탄소 | AE1055LS |  | Al 탈산 | B | 36 | 39 | 52000 | 83.67 | B | B | B |  | 1 | 1 |  | 1520 | 1534 | 5300 |  |  | 5300 | 52.21 | 12 | 101520 | 1595 |  | Y | 41 | 31 | [7 empty] | 김형철 | 2 |  | Y |  |  |  |  | 103.9 | 12-10 | 0 | 209.99 | A |  | 1595 | 3 | 0.16 | 1546 | 1.07 | 62 | 33 | 307 | 5:07 | 25 | 25 | 116 | 0 |  | 0 |  | 600 | N2 | 2022-01-18 13:06 | 2022-01-18 13:17 | 12 | 2022-01-18 13:04 | 14 |  |  |  |  | Y |  |  |  | Y | [5 empty] | 0 | 292.94 | [23 empty] | 5 | 0 | A | [9 empty] | 0 | 0 | 708 | 28 | 0 | 161 | 0 | 884 | 0 | 507 | 0 | 0 | 113 | 31
2022-01-18 | B68565 | 2 | 중탄소 | SCM440 |  | Al 탈산 | B | 1 | 65 | 49800 | 86.75 | B | B |  | B | 1 |  | 1 | 1540 | 1544 | 6400 |  |  | 6400 | 63.16 | 12 | 101322 | 1624 |  | Y | 42 | 34 | [7 empty] | 임승우 | 2 | [6 empty] | 100.4 | 12-2 | 0 | 154.15 | A |  | 1611 | 1 | 0.24 | 1554 | 1.48 | 58 | 17 | 287 | 4:47 | 15 | 16 | 0 | 88 |  | 55.95 | 0 | 0 | N2 | 2022-01-18 13:56 | 2022-01-18 14:36 | 39 | 2022-01-18 13:44 | 52 |  |  |  |  | N | [7 empty] | 2 | 4.7 | 0 | 19.51 | [20 empty] | 0.49 |  |  | 0.26 | 0.26 | A | [9 empty] | 1056 | 0 | 151 | 24 | 0 | 163 | 0 | 695 | 0 | 204 | 0 | 0 | 0 | 0
2022-01-18 | A69187 | 1 | 고탄소 | AE1055LS |  | Al 탈산 | B | 19 | 13 | 53000 | 79.73 | B | B | B |  | 1 | 1 |  | 1520 | 1554 | 4700 |  |  | 4700 | 55.56 | 10 | 84600 | 1583 |  | Y | 41 | 25 | [7 empty] | 김형철 | 2 |  | Y |  |  |  |  | 102.2 | 13-5 | 0 | 167.09 | A |  | 1583 | 3 | 0.16 | 1552 | 0.79 | 68 | 32 | 289 | 4:49 | 25 | 25 | 117 | 0 |  | 0 |  | 600 | N2 | 2022-01-18 14:00 | 2022-01-18 14:18 | 18 | 2022-01-18 13:59 | 19 |  |  |  |  | Y |  |  |  | Y | [5 empty] | 0 | 250.09 | [23 empty] | 6.05 | 0 | A | [9 empty] | 60 | 0 | 798 | 0 | 0 | 157 | 0 | 814 | 0 | 395 | 0 | 0 | 47 | 8
2022-01-18 | B68566 | 2 | 중탄소 | SCM440 |  | Al 탈산 | B | 11 | 67 | 49650 | 82.05 | B | D |  | D | 1 |  | 1 | 1540 | 1589 | 5700 |  |  | 5700 | 37.24 | 20 | 153080 | 1620 |  | Y | 41 | 33 | [7 empty] | 박용우 | 2 | [6 empty] | 99.85 | 12-1 | 0 | 62.22 | A |  | 1616 | 1 | 0.34 | 1558 | 1.63 | 62 | 23 | 259 | 4:19 | 15 | 16 | 0 | 89 |  | 146.17 | 0 | 0 | N2 | 2022-01-18 14:51 | 2022-01-18 15:38 | 47 | 2022-01-18 14:39 | 59 |  |  |  |  | N | [7 empty] | 2 | 4.5 | 0 | 27.25 | [20 empty] | 0.14 |  |  | 0.25 | 0.25 | A | [9 empty] | 1207 | 0 | 131 | 34 | 0 | 188 | 0 | 649 | 0 | 203 | 0 | 0 | 99 | 23
2022-01-18 | A69188 | 1 | 고탄소 | AE1055LS |  | Al 탈산 | B | 6 | 2 | 54600 | 79.53 | B | D | D |  | 1 | 1 |  | 1520 | 1572 | 4400 |  |  | 4400 | 43.34 | 12 | 101520 | 1599 |  | Y | 41 | 26 | [7 empty] | 김형철 | 2 |  | Y |  |  |  |  | 101.8 | 13-7 | 0.03 | 100.28 | A |  | 1599 | 3 | 0.16 | 1556 | 1.13 | 72 | 29 | 285 | 4:45 | 25 | 25 | 118 | 0 |  | 0 |  | 600 | N2 | 2022-01-18 14:56 | 2022-01-18 15:15 | 18 | 2022-01-18 14:55 | 19 |  |  |  |  | Y |  |  |  | Y | [5 empty] | 0 | 246.27 | [23 empty] | 7.17 | 0 | A | [9 empty] | 38 | 0 | 756 | 18 | 0 | 166 | 0 | 644 | 0 | 450 | 0 | 0 | 179 | 49
2022-01-18 | B68567 | 2 | 중탄소 | SCM440-F |  | Al 탈산 | B | 31 | 19 | 52950 | 118 | D | D |  | D | 1 |  | 1 | 1540 | 1557 | 7100 |  |  | 7100 | 160.99 | 8 | 44101 | 1613 |  | Y | 47 | 43 | [7 empty] | 이기호 | 2 | [6 empty] | 97.55 | 12-8 | 0 | 74.15 | A |  | 1619 | 1 | 0.35 | 1560 | 1.25 | 65 | 26 | 325 | 5:25 | 15 | 16 | 0 | 90 |  | 220.68 | 0 | 0 | N2 | 2022-01-18 16:27 | 2022-01-18 16:44 | 17 | 2022-01-18 15:55 | 48 |  |  |  |  | N | [7 empty] | 6 | 4 | 0 | 42.37 | [23 empty] | 0.87 | 0.87 | A | [9 empty] | 1337 | 0 | 251 | 0 | 0 | 189 | 0 | 696 | 0 | 204 | 0 | 0 | 0 | 35 |  |  | 4
2022-01-18 | A69189 | 1 | 고탄소 | AE1055LS |  | Al 탈산 | B | 18 | 1 | 54000 | 77.43 | D | D | D |  | 1 | 1 |  | 1520 | 1577 | 4600 |  |  | 4600 | 45.31 | 12 | 101520 | 1583 |  | Y | 41 | 33 | [6 empty] | 래들 대보수 1회 | 김덕진 | 2 |  | Y | [6 empty] | 21.13 | 63.44 | A |  | 1583 | 3 | 0.16 | 1551 | 0.94 | 67 | 29 | 260 | 4:20 | 25 | 25 | 119 | 0 |  | 0 |  | 600 | N2 | 2022-01-18 15:54 | 2022-01-18 16:12 | 18 | 2022-01-18 15:52 | 20 |  |  |  |  | Y |  |  |  | Y | [5 empty] | 0 | 224.87 | [20 empty] | 0.85 |  |  | 0.01 | 0 | A | [9 empty] | 0 | 0 | 778 | 0 | 0 | 161 | 0 | 650 | 0 | 395 | 0 | 0 | 255 | 69
2022-01-18 | A69190 | 1 | 고탄소 | AE1055LS |  | Al 탈산 | B | 36 | 40 | 51400 | 76.93 | D | D | D |  | 1 | 1 |  | 1520 | 1579 | 3800 |  |  | 3800 | 44.92 | 10 | 84600 | 1587 |  | Y | 41 | 22 | [7 empty] | 김덕진 | 2 |  | Y | [6 empty] | 0.11 | 68.76 | A |  | 1587 | 3 | 0.16 | 1550 | 1.09 | 66 | 30 | 276 | 4:36 | 25 | 26 | 120 | 0 |  | 0 |  | 600 | N2 | 2022-01-18 16:56 | 2022-01-18 17:11 | 15 | 2022-01-18 16:53 | 18 |  |  |  |  | Y |  |  |  | Y | [5 empty] | 0 | 220.15 | [23 empty] | 1.24 | 0 | A | [9 empty] | 56 | 0 | 846 | 26 | 0 | 171 | 0 | 593 | 0 | 94 | 0 | 0 | 95 | 0
2022-01-18 | B68568 | 2 | 중탄소 | SCM440-F |  | Al 탈산 | B | 29 | 65 | 47800 | 90.77 | D | D |  | D | 1 |  | 1 | 1540 | 1531 | 7000 |  |  | 7000 | 76.45 | 12 | 91564 | 1621 |  | Y | 43 | 40 | [7 empty] | 김규완 | 2 |  |  |  |  | Y |  | 92.3 | 11-4 | 0 | 92.99 | A |  | 1615 | 1 | 0.29 | 1549 | 1.58 | 54 | 21 | 240 | 4:00 | 15 | 17 | 0 | 91 |  | 148.12 | 0 | 0 | N2 | 2022-01-18 17:18 | 2022-01-18 17:50 | 32 | 2022-01-18 17:05 | 45 |  |  |  |  | N | [7 empty] | 3 | 5.5 | 0 | 29.61 | [23 empty] | 0.36 | 0.36 | A | [9 empty] | 1068 | 0 | 190 | 0 | 0 | 151 | 0 | 701 | 0 | 204 | 0 | 0 | 76 | 132
2022-01-18 | A69191 | 1 | 고탄소 | AE1055LS |  | Al 탈산 | B | 19 | 14 | 54000 | 74.05 | D | D | D |  | 1 | 1 |  | 1520 | 1613 | 3000 |  |  | 3000 | 35.46 | 10 | 84600 | 1597 |  | Y | 41 | 17 | [7 empty] | 김덕진 | 2 |  | Y | [6 empty] | 0.07 | 59.54 | A |  | 1597 | 3 | 0.16 | 1561 | 1.13 | 77 | 37 | 294 | 4:54 | 25 | 26 | 121 | 0 |  | 0 |  | 600 | N2 | 2022-01-18 17:59 | 2022-01-18 18:12 | 14 | 2022-01-18 17:58 | 15 |  |  |  |  | Y |  |  |  | Y | [5 empty] | 0 | 211.56 | [23 empty] | 2.5 | 0 | A | [9 empty] | 0 | 0 | 676 | 13 | 0 | 180 | 0 | 693 | 0 | 498 | 0 | 0 | 0 | 26
2022-01-18 | B68569 | 2 | 중탄소 | SCM440-F |  | Al 탈산 | B | 1 | 66 | 50000 | 90.58 | D | D |  | D | 1 |  | 1 | 1540 | 1561 | 6800 |  |  | 6800 | 72.62 | 11 | 93632 | 1614 |  | Y | 41 | 39 | [7 empty] | 김규완 | 2 |  |  |  |  | Y |  | 101.4 | 12-2 | 0 | 88.6 | A |  | 1610 | 1 | 0.29 | 1553 | 1.28 | 58 | 21 | 34 | 0:34 | 15 | 16 | 0 | 92 | 60 | 131.95 | 0 | 0 | N2 | 2022-01-18 18:19 | 2022-01-18 18:51 | 33 | 2022-01-18 18:09 | 43 |  |  |  |  | N | [7 empty] | 3 | 4 | 0 | 26.22 | [23 empty] | 0.35 | 0.35 | A | [9 empty] | 1353 | 0 | 308 | 28 | 0 | 188 | 0 | 774 | 0 | 407 | 0 | 0 | 200 | 7
2022-01-18 | B68570 | 2 | 중탄소 | SCM440 |  | Al 탈산 | B | 6 | 3 | 53100 | 104.9 | D | D |  | D | 1 |  | 1 | 1540 | 1564 | 6900 |  |  | 6900 | 49.53 | 18 | 139298 | 1616 |  | Y | 46 | 42 | [7 empty] | 김규완 | 2 |  |  |  |  | Y |  | 98.5 | 13-3 | 0 | 78.91 | A |  | 1612 | 1 | 0.32 | 1551 | 1.14 | 55 | 17 | 307 | 5:07 | 15 | 16 | 0 | 93 |  | 157.52 | 0 | 0 | N2 | 2022-01-18 19:29 | 2022-01-18 20:00 | 31 | 2022-01-18 19:18 | 42 |  |  |  |  | N | [7 empty] | 2 | 3.5 | 0 | 30.96 | [20 empty] | 0.47 |  |  | 0.16 | 0.16 | A | [9 empty] | 1252 | 0 | 175 | 25 | 0 | 185 | 0 | 698 | 0 | 0 | 0 | 0 | 131 | 49
2022-01-18 | A69192 | 1 | 고탄소 | AE1055LS | TUNDISH교체전 | Al 탈산 | B | 21 | 21 | 51400 | 72.38 | D | D | D |  | 1 | 1 |  | 1520 | 1575 | 5000 |  |  | 5000 | 62.81 | 10 | 79611 | 1622 |  | Y | 40 | 29 | [7 empty] | 김덕진 | 2 |  | Y |  |  | N |  |  |  | 0.01 | 104.22 | A |  | 1622 | 3 | 0.16 | 1581 | 1.37 | 97 | 33 | 187 | 3:07 | 25 | 25 | 122 | 0 |  | 0 |  | 800 | N2 | 2022-01-18 19:06 | 2022-01-18 19:13 | 6 | 2022-01-18 19:04 | 9 |  |  |  |  | Y |  |  |  | Y | [5 empty] | 0 | 244.35 | [23 empty] | 0.04 | 0 | B | [9 empty] | 54 | 0 | 782 | 0 | 0 | 148 | 0 | 594 | 0 | 496 | 0 | 0 | 108 | 43
2022-01-18 | A69193 | 1 | 고탄소 | P-AE1055LSM | TUNDISH교체 | Al 탈산 | B | 18 | 2 | 54900 | 74.13 | D | D | D |  | 1 | 1 |  | 1520 | 1547 | 5700 |  |  | 5700 | 56.14 | 12 | 101532 | 1615 |  | Y | 40 | 33 | [7 empty] | 김덕진 | 2 |  | Y | [6 empty] | 0.29 | 164.1 | A |  | 1615 | 3 | 0.16 | 1561 | 1.69 | 77 | 22 | 148 | 2:28 | 25 | 25 | 123 | 0 |  | 0 |  | 600 | N2 | 2022-01-18 20:10 | 2022-01-18 20:32 | 22 | 2022-01-18 20:09 | 23 |  |  |  |  | Y |  |  |  | Y | [5 empty] | 0 | 211.83 | [19 empty] | 1.73 |  |  |  | 1.34 | 0 | A |  |  | 6.857 | 27.784 | 51.12 | 0.329 | 7.455 | 1.839 | 1560.93 | 22 | 0 | 817 | 0 | 0 | 127 | 0 | 791 | 0 | 548 | 0 | 0 | 247 | 25 |  |  |  |  | 1
2022-01-18 | B68571 | 2 | 중탄소 | SCM440HM2 |  | Al 탈산 | B | 31 | 20 | 52450 | 94.55 | D | D |  | D | 1 |  | 1 | 1540 | 1566 | 6900 |  |  | 6900 | 166.65 | 5 | 41404 | 1613 |  | Y | 43 | 39 | [7 empty] | 김규완 | 2 | [6 empty] | 98.85 | 12-9 | 68.24 | 0 | A |  | 1614 | 1 | 0.31 | 1554 | 1.35 | 61 | 26 | 289 | 4:49 | 18 | 19 | 0 | 94 |  | 154.98 | 0 | 0 | AR | 2022-01-18 20:37 | 2022-01-18 21:07 | 31 | 2022-01-18 20:25 | 42 |  |  |  |  | N | [7 empty] | 2 | 4 | 34.77 | 0 | [20 empty] | 0.56 |  |  | 0.05 | 0.05 | A | [9 empty] | 1521 | 0 | 287 | 27 | 0 | 185 | 0 | 701 | 0 | 202 | 0 | 0 | 99 | 8 |  |  | 4
2022-01-18 | A69194 | 1 | 고탄소 | P-AE1055LSM |  | Al 탈산 | B | 36 | 41 | 51300 | 74.13 | D | D | D |  | 1 | 1 |  | 1520 | 1559 | 4900 |  |  | 4900 | 57.91 | 10 | 84610 | 1597 |  | Y | 41 | 27 | [7 empty] | 김덕진 | 2 |  | Y |  |  | N |  |  |  | 0.2 | 61.21 | A |  | 1597 | 3 | 0.16 | 1553 | 1.33 | 69 | 27 | 267 | 4:27 | 25 | 25 | 124 | 0 |  | 0 |  | 600 | N2 | 2022-01-18 21:12 | 2022-01-18 21:36 | 25 | 2022-01-18 21:12 | 25 |  |  |  |  | Y |  |  |  | Y | [5 empty] | 0 | 216.21 | [23 empty] | 2.59 | 0 | A |  |  | 6.864 | 27.824 | 51.01 | 0.358 | 7.431 | 1.833 | 1560.93 | 29 | 9 | 206 | 9 | 0 | 143 | 0 | 890 | 0 | 548 | 0 | 0 | 352 | 9
2022-01-18 | B68572 | 2 | 중탄소 | SCM440HM2 |  | Al 탈산 | B | 29 | 66 | 48250 | 96.45 | D | D |  | D | 1 |  | 1 | 1540 | 1537 | 7100 |  |  | 7100 | 73.68 | 12 | 96360 | 1626 |  | Y | 41 | 36 | [7 empty] | 김규완 | 2 |  |  |  |  | Y |  | 97.85 | 11-9 | 228.98 | 0 | A |  | 1616 | 1 | 0.26 | 1616 | 0 | 123 | 23 | 201 | 3:21 | 18 | 21 | 0 | 95 |  | 97.79 | 0 | 0 | AR | 2022-01-18 21:53 | 2022-01-18 22:13 | 20 | 2022-01-18 21:43 | 30 |  |  |  |  | N | [8 empty] | 5 | 31.07 | 0 | [20 empty] | 0.56 |  |  | 0 | 0 | A | [9 empty] | 1495 | 0 | 285 | 22 | 0 | 185 | 0 | 704 | 0 | 200 | 0 | 0 | 98 | 22
2022-01-18 | A69195 | 1 | 고탄소 | P-AE1055LSM |  | Al 탈산 | B | 19 | 15 | 54100 | 77.95 | D | D | A |  | 1 | 1 |  | 1520 | 1539 | 5500 |  |  | 5500 | 65 | 10 | 84610 | 1591 |  | Y | 41 | 31 | [7 empty] | 김덕진 | 2 |  | Y | [6 empty] | 0.02 | 137.4 | A |  | 1591 | 3 | 0.16 | 1550 | 1.17 | 66 | 17 | 314 | 5:14 | 25 | 25 | 125 | 0 |  | 0 |  | 600 | N2 | 2022-01-18 22:17 | 2022-01-18 22:42 | 26 | 2022-01-18 22:14 | 28 |  |  |  |  | Y |  |  |  | Y | [5 empty] | 0 | 227.68 | [23 empty] | 0.32 | 0 | A |  |  | 6.438 | 27.501 | 51.37 | 0.183 | 7.979 | 1.867 | 1560.93 | 0 | 23 | 787 | 26 | 0 | 140 | 0 | 742 | 0 | 595 | 0 | 0 | 120 | 44
2022-01-18 | B68573 | 2 | 중탄소 | SCM440HM2 |  | Al 탈산 | B | 1 | 67 | 50150 | 91.95 | D | A |  | A | 1 |  | 1 | 1540 | 1529 | 7400 |  |  | 7400 | 76.8 | 12 | 96360 | 1628 |  | Y | 44 | 38 | [7 empty] | 김규완 | 2 | [6 empty] | 106.15 | 12-7 | 226.16 | 0 | A |  | 1608 | 1 | 0.23 | 1557 | 1.33 | 64 | 30 | 279 | 4:39 | 18 | 18 | 0 | 96 | 33 | 39.53 | 0 | 0 | AR | 2022-01-18 22:54 | 2022-01-18 23:18 | 23 | 2022-01-18 22:45 | 32 |  |  |  |  | N | [7 empty] | 1 | 5 | 13.57 | 0 | [20 empty] | 0.62 |  |  | 0.07 | 0.07 | A | [9 empty] | 1534 | 0 | 300 | 24 | 0 | 198 | 0 | 699 | 0 | 203 | 0 | 0 | 99 | 11 |  |  | 4
2022-01-18 | A69196 | 1 | 고탄소 | P-AE1055LSM |  | Al 탈산 | B | 21 | 22 | 50600 | 82.38 | A | A | A |  | 1 | 1 |  | 1520 | 1530 | 6500 |  |  | 6500 | 64.02 | 12 | 101532 | 1588 |  | Y | 41 | 36 | [15 empty] | 105.2 | 13-6 | 5.87 | 195.26 | A |  | 1588 | 3 | 0.15 | 1543 | 1.1 | 59 | 12 | 286 | 4:46 | 25 | 25 | 126 | 0 |  | 0 |  | 500 | N2 | 2022-01-18 23:35 | 2022-01-19 | 24 | 2022-01-18 23:35 | 25 |  |  |  |  | Y |  |  |  | Y | [5 empty] | 0 | 257.05 | [23 empty] | 2.2 | 0 | A |  |  | 6.593 | 25.408 | 53.042 | 0.164 | 8.045 | 2.087 | 1793.19 | 34 | 0 | 790 | 0 | 0 | 126 | 0 | 1086 | 0 | 793 | 0 | 0 | 189 | 70
2022-01-18 | B68574 | 2 | 중탄소 | SCM440HM2 | TUNDISH교체전 | Al 탈산 | B | 6 | 4 | 53050 | 90.4 | A | A |  | A | 1 |  | 1 | 1540 | 1514 | 8200 |  |  | 8200 | 75.64 | 13 | 108405 | 1646 |  | Y | 46 | 41 | [7 empty] | 박용우 | 2 | [6 empty] | 95.35 | 12-9 | 154.93 | 0 | A |  | 1636 | 1 | 0.24 | 1574 | 1.63 | 81 | 41 | 216 | 3:36 | 18 | 18 | 0 | 97 |  | 38.78 | 0 | 0 | AR | 2022-01-19 00:02 | 2022-01-19 00:25 | 23 | 2022-01-18 23:52 | 33 |  |  |  |  | N | [7 empty] | 1 | 4.6 | 12.18 | 0 | [20 empty] | 0.58 |  |  | 0.09 | 0.09 | A | [9 empty] | 1390 | 0 | 62 | 24 | 0 | 208 | 0 | 644 | 0 | 205 | 0 | 0 | 52 | 13 |  |  | 4
2022-01-18 | A69197 | 1 | 고탄소 | P-AE1055LSM |  | Al 탈산 | B | 18 | 3 | 54400 | 81.78 | A | A | A |  | 1 | 1 |  | 1520 | 1536 | 5600 |  |  | 5600 | 55.16 | 12 | 101532 | 1580 |  | Y | 44 | 33 |  |  | A69194 |  |  |  |  | 조관훈 | 2 |  | Y |  |  |  |  | 100.1 | 13-5 | 34.38 | 126.52 | A |  | 1580 | 3 | 0.16 | 1552 | 0.74 | 68 | 20 | 266 | 4:26 | 25 | 25 | 127 | 0 |  | 0 |  | 500 | N2 | 2022-01-19 00:47 | 2022-01-19 01:09 | 22 | 2022-01-19 00:47 | 22 |  |  |  |  | Y |  |  |  | Y | [5 empty] | 0 | 210.63 | [23 empty] | 4.55 | 0 | A |  |  | 6.354 | 25.789 | 52.326 | 0.16 | 8.235 | 2.029 | 1793.19 | 0 | 0 | 809 | 0 | 0 | 125 | 0 | 697 | 0 | 493 | 0 | 0 | 137 | 29
2022-01-18 | B68575 | 2 | 중탄소 | AE1548M | TUNDISH교체 | Al 탈산 | B | 31 | 21 | 52450 | 103.38 | A | A |  | A | 1 |  | 1 | 1540 | 1539 | 8600 |  |  | 8600 | 90.35 | 11 | 95183 | 1640 |  | Y | 50 | 45 | [7 empty] | 박용우 | 2 | [6 empty] | 103.65 | 13-4 | 0 | 205.37 | A |  | 1646 | 1 | 0.27 | 1575 | 1.35 | 88 | 43 | 242 | 4:02 | 15 | 20 | 0 | 98 |  | 68.21 | 0 | 0 | N2 | 2022-01-19 01:15 | 2022-01-19 01:51 | 36 | 2022-01-19 01:01 | 50 |  |  |  |  | Y | [7 empty] | 3 | 4.5 | 0.33 | 18.41 | 수소 측정기 고장 | [18 empty] | 2.19 |  |  |  | 0.41 | 0.41 | B | [9 empty] | 0 | 0 | 1442 | 93 | 0 | 127 | 0 | 450 | 0 | 208 | 0 | 0 | 0 | 10 |  |  | 6 |  | 1
2022-01-18 | A69198 | 1 | 고탄소 | P-AE1055LSM |  | Al 탈산 | B | 36 | 42 | 51400 | 81.92 | A | A | A |  | 1 | 1 |  | 1520 | 1530 | 6500 |  |  | 6500 | 64.02 | 12 | 101532 | 1579 |  | Y | 43 | 38 |  |  | A69195 |  |  |  |  | 조관훈 | 2 |  | Y |  |  |  |  | 110.1 | 13-6 | 0 | 257.84 | A |  | 1579 | 3 | 0.16 | 1551 | 0.74 | 67 | 23 | 310 | 5:10 | 25 | 25 | 128 | 0 |  | 0 |  | 600 | N2 | 2022-01-19 01:51 | 2022-01-19 02:11 | 19 | 2022-01-19 01:51 | 19 |  |  |  |  | Y |  |  |  | Y | [5 empty] | 0 | 17.09 | [23 empty] | 6.18 | 0 | A |  |  | 6.22 | 26.614 | 51.818 | 0.188 | 8.33 | 1.947 | 1727.4 | 51 | 0 | 863 | 0 | 0 | 155 | 0 | 1272 | 0 | 846 | 0 | 0 | 188 | 40
2022-01-18 | B68576 | 2 | 중탄소 | AE1548M |  | Al 탈산 | B | 29 | 67 | 47800 | 87.82 | A | A |  | A | 1 |  | 1 | 1540 | 1573 | 6300 |  |  | 6300 | 66.19 | 11 | 95183 | 1640 |  | Y | 41 | 35 | [7 empty] | 박용우 | 2 | [6 empty] | 103.3 | 12-4 | 0 | 265.94 | A |  | 1624 | 1 | 0.28 | 1555 | 1.3 | 68 | 39 | 259 | 4:19 | 15 | 15 | 0 | 99 | 40 | 73.15 | 0 | 0 | N2 | 2022-01-19 02:13 | 2022-01-19 02:56 | 43 | 2022-01-19 02:03 | 53 |  |  |  |  | Y | [7 empty] | 3 | 4.5 | 0 | 25.64 | [20 empty] | 0.86 |  |  | 0.38 | 0.38 | A | [9 empty] | 50 | 0 | 1761 | 48 | 0 | 177 | 0 | 450 | 0 | 204 | 0 | 0 | 0 | 22 |  |  | 6
2022-01-18 | A69199 | 1 | 고탄소 | P-AE1055LSM |  | Al 탈산 | B | 19 | 16 | 54100 | 79.75 | A | A | A |  | 1 | 1 |  | 1520 | 1563 | 4400 |  |  | 4400 | 43.34 | 12 | 101532 | 1589 |  | Y | 42 | 26 |  |  | A69196 |  |  |  |  | 조관훈 | 2 |  | Y |  |  |  |  | 100.8 | 13-2 | 0.07 | 71.82 | A |  | 1589 | 3 | 0.16 | 1552 | 1 | 68 | 25 | 275 | 4:35 | 25 | 25 | 129 | 0 |  | 0 |  | 600 | N2 | 2022-01-19 02:50 | 2022-01-19 03:19 | 29 | 2022-01-19 02:49 | 31 |  |  |  |  | Y |  |  |  | Y | [5 empty] | 0 | 240.98 | [23 empty] | 7.97 | 0 | A |  |  | 6.359 | 25.665 | 52.457 | 0.158 | 8.249 | 2.043 | 1793.19 | 0 | 0 | 798 | 0 | 0 | 167 | 0 | 742 | 0 | 594 | 0 | 0 | 124 | 22
2022-01-18 | B68577 | 2 | 중탄소 | AE1548M |  | Al 탈산 | B | 1 | 68 | 49500 | 85.7 | A | A |  | A | 1 |  | 1 | 1540 | 1560 | 6400 |  |  | 6400 | 67.24 | 11 | 95183 | 1623 | 724 | Y | 44 | 37 | [7 empty] | 박용우 | 2 | [6 empty] | 107.7 | 12-8 | 0 | 229.51 | A |  | 1616 | 1 | 0.3 | 1559 | 1.53 | 72 | 32 | 281 | 4:41 | 15 | 15 | 0 | 100 |  | 73.53 | 0 | 0 | N2 | 2022-01-19 03:14 | 2022-01-19 04:01 | 47 | 2022-01-19 03:04 | 56 |  |  |  |  | Y | [8 empty] | 4.5 | 0 | 24.08 | [20 empty] | 1.318 |  |  | 0.46 | 0.46 | A | [9 empty] | 72 | 0 | 1784 | 63 | 0 | 161 | 0 | 450 | 0 | 203 | 0 | 0 | 90 | 26 |  |  | 6
2022-01-18 | A69200 | 1 | 고탄소 | P-AE1055LSM |  | Al 탈산 | B | 21 | 23 | 51400 | 85 | A | A | A |  | 1 | 1 |  | 1520 | 1556 | 4900 |  |  | 4900 | 48.26 | 12 | 101532 | 1581 |  | Y | 45 | 28 | [10 empty] | Y |  |  |  |  | 103.2 | 13-3 | 0.04 | 97.82 | A |  | 1590 | 3 | 0.17 | 1548 | 1.05 | 64 | 25 | 295 | 4:55 | 25 | 25 | 130 | 0 |  | 0 |  | 600 | N2 | 2022-01-19 03:53 | 2022-01-19 04:21 | 28 | 2022-01-19 03:53 | 28 |  |  |  |  | Y |  |  |  | Y | [5 empty] | 0 | 259.15 | [23 empty] | 10.66 | 0 | A |  |  | 7.832 | 23.973 | 54.47 | 0.102 | 6.954 | 2.272 | 1848.94 | 0 | 0 | 857 | 36 | 0 | 156 | 0 | 745 | 0 | 663 | 0 | 0 | 144 | 23
2022-01-18 | B68578 | 2 | 중탄소 | AE1548M |  | Al 탈산 | B | 6 | 5 | 53050 | 90.7 | A | A |  | A | 1 |  | 1 | 1540 | 1541 | 6600 |  |  | 6600 | 69.34 | 11 | 95183 | 1616 |  | Y | 41 | 36 |  |  | B68575 | 05 |  |  |  | 박용우 | 2 |  |  | Y |  |  |  | 98.15 | 13-2 | 0 | 160.4 | A |  | 1614 | 1 | 0.25 | 1555 | 1.84 | 68 | 26 | 218 | 3:38 | 15 | 16 | 0 | 101 |  | 65.76 | 0 | 0 | N2 | 2022-01-19 04:34 | 2022-01-19 05:07 | 33 | 2022-01-19 04:15 | 52 |  |  |  |  | Y | [7 empty] | 4 | 5 | 0 | 22.91 | [20 empty] | 1.123 |  |  | 0.06 | 0.06 | A | [9 empty] | 57 | 0 | 1646 | 56 | 0 | 120 | 0 | 561 | 0 | 211 | 0 | 0 | 0 | 31 |  |  | 6
2022-01-18 | A69201 | 1 | 고탄소 | P-AE1055LSM |  | Al 탈산 | B | 18 | 4 | 54000 | 81.52 | A | A | A |  | 1 | 1 |  | 1520 | 1550 | 4800 |  |  | 4800 | 47.28 | 12 | 101532 | 1601 |  | Y | 41 | 28 | [10 empty] | Y |  |  |  |  | 97.45 | 13-1 | 0.09 | 136.65 | A |  | 1601 | 3 | 0.17 | 1554 | 1.21 | 70 | 21 | 306 | 5:06 | 25 | 26 | 131 | 0 |  | 0 |  | 600 | N2 | 2022-01-19 04:58 | 2022-01-19 05:27 | 29 | 2022-01-19 04:56 | 31 |  |  |  |  | Y |  |  |  | Y | [5 empty] | 0 | 251.28 | [23 empty] | 0 | 0 | A |  |  | 7.149 | 24.467 | 54.166 | 0.099 | 7.576 | 2.213 | 1862.73 | 0 | 0 | 755 | 0 | 0 | 217 | 0 | 726 | 0 | 494 | 0 | 0 | 163 | 59
2022-01-18 | B68579 | 2 | 중탄소 | AE1548M |  | Al 탈산 | B | 31 | 22 | 52500 | 84.6 | A | A |  | A | 1 |  | 1 | 1540 | 1566 | 6300 |  |  | 6300 | 66.19 | 11 | 95183 | 1625 |  | Y | 43 | 32 |  |  | B68576 | 05 |  |  |  | 박용우 | 2 |  |  | Y | [5 empty] | 0 | 170.95 | A |  | 1616 | 1 | 0.29 | 1557 | 1.52 | 70 | 34 | 272 | 4:32 | 15 | 15 | 0 | 102 |  | 66.55 | 0 | 0 | N2 | 2022-01-19 05:41 | 2022-01-19 06:09 | 29 | 2022-01-19 05:30 | 40 |  |  |  |  | Y | [7 empty] | 3 | 4.5 | 0 | 17.57 | [20 empty] | 0.875 |  |  | 0.28 | 0.28 | A | [9 empty] | 114 | 0 | 1785 | 35 | 0 | 132 | 0 | 458 | 0 | 209 | 0 | 0 | 0 | 28 |  |  | 4
2022-01-18 | A69202 | 1 | 고탄소 | P-AE1055LSM |  | Al 탈산 | B | 36 | 43 | 51400 | 82.5 | A | A | A |  | 1 | 1 |  | 1520 | 1549 | 5000 |  |  | 5000 | 59.09 | 10 | 84610 | 1588 |  | Y | 43 | 28 | [10 empty] | Y |  |  |  |  | 107.3 | 13-3 | 0.61 | 161.94 | A |  | 1588 | 3 | 0.17 | 1556 | 0.82 | 72 | 28 | 290 | 4:50 | 25 | 25 | 132 | 0 |  | 0 |  | 610 | N2 | 2022-01-19 05:59 | 2022-01-19 06:27 | 28 | 2022-01-19 05:58 | 29 |  |  |  |  | Y |  |  |  | Y | [5 empty] | 0 | 255.19 | [23 empty] | 1.41 | 0 | A |  |  | 7.046 | 23.487 | 51.003 | 0.364 | 7.238 | 2.171 | 1848.94 | 0 | 0 | 738 | 28 | 0 | 216 | 0 | 770 | 0 | 497 | 0 | 0 | 162 | 23
2022-01-18 | B68580 | 2 | 중탄소 | AE1548M |  | Al 탈산 | B | 29 | 68 | 47900 | 98.02 | A | A |  | B | 1 |  | 1 | 1540 | 1535 | 7000 |  |  | 7000 | 73.54 | 11 | 95183 | 1621 |  | Y | 48 | 37 |  |  | B68577 | 05 |  |  |  | 박용우 | 2 |  |  | Y |  |  |  | 107.5 | 12-8 | 0 | 245.7 | A |  | 1610 | 1 | 0.3 | 1554 | 1.26 | 67 | 34 | 263 | 4:23 | 15 | 16 | 0 | 103 |  | 67.47 | 0 | 0 | N2 | 2022-01-19 06:49 | 2022-01-19 07:16 | 27 | 2022-01-19 06:33 | 43 |  |  |  |  | Y | [7 empty] | 3 | 4.2 | 0 | 22.59 | [20 empty] | 1.232 |  |  | 0.17 | 0.17 | A | [9 empty] | 83 | 0 | 1740 | 0 | 0 | 146 | 0 | 450 | 0 | 201 | 0 | 0 | 0 | 16 |  |  | 4
2022-01-18 | A69203 | 1 | 고탄소 | P-AE1055LSM |  | Al 탈산 | B | 19 | 17 | 54400 | 86.83 | A | B | B |  | 1 | 1 |  | 1520 | 1586 | 4600 |  |  | 4600 | 45.31 | 12 | 101532 | 1596 |  | Y | 44 | 30 | [11 empty] | Y |  |  |  | 104.2 | 13-6 | 2.4 | 91 | A |  | 1596 | 3 | 0.17 | 1554 | 1 | 70 | 30 | 278 | 4:38 | 25 | 25 | 133 | 0 |  | 0 |  | 610 | N2 | 2022-01-19 07:02 | 2022-01-19 07:32 | 31 | 2022-01-19 07:01 | 32 |  |  |  |  | Y |  |  |  | Y | [5 empty] | 0 | 271.36 | [23 empty] | 2.63 | 0 | A |  |  | 6.798 | 25.05 | 52.521 | 0.149 | 7.725 | 2.096 | 1793.19 | 0 | 0 | 767 | 40 | 0 | 129 | 0 | 942 | 0 | 695 | 0 | 0 | 98 | 19
2022-01-19 | B68581 | 2 | 중탄소 | AE1548M |  | Al 탈산 | B | 1 | 69 | 50300 | 98.15 | B | B |  | B | 1 |  | 1 | 1540 | 1559 | 7100 |  |  | 7100 | 74.59 | 11 | 95183 | 1636 |  | Y | 47 | 38 |  |  | B68578 | 05 |  |  |  | 임승우 | 2 |  |  | Y |  |  |  | 108 | 12-8 | 0 | 209.75 | A |  | 1628 | 1 | 0.29 | 1564 | 1.4 | 77 | 39 | 294 | 4:54 | 15 | 21 | 0 | 104 |  | 86.98 | 0 | 0 | N2 | 2022-01-19 08:12 | 2022-01-19 08:24 | 12 | 2022-01-19 08:02 | 22 |  |  |  |  | Y | [7 empty] | 4 | 3.8 | 0 | 26.2 | [20 empty] | 1.436 |  |  | 0.48 | 0.48 | A | [9 empty] | 89 | 0 | 1749 | 34 | 0 | 183 | 0 | 702 | 0 | 210 | 0 | 0 | 63 | 5 |  |  | 4
2022-01-19 | A69204 | 1 | 고탄소 | P-AE1055LSM |  | Al 탈산 | B | 21 | 24 | 50900 | 77.97 | B | B | B |  | 1 | 1 |  | 1520 | 1566 | 4200 |  |  | 4200 | 49.64 | 10 | 84610 | 1594 |  | Y | 41 | 24 | [7 empty] | 김형철 | 2 |  |  | Y |  |  |  | 95.3 | 12-4 | 0 | 57.78 | A |  | 1594 | 3 | 0.17 | 1594 | 0 | 110 | 25 | 283 | 4:43 | 25 | 25 | 134 | 0 |  | 0 |  | 610 | N2 | 2022-01-19 07:54 | 2022-01-19 08:33 | 39 | 2022-01-19 07:53 | 41 |  |  |  |  | Y |  |  |  | Y | [5 empty] | 0 | 240.24 | [23 empty] | 4.31 | 0 | A |  |  | 7.094 | 24.944 | 53.194 | 0.099 | 7.498 | 2.132 | 1793.19 | 0 | 0 | 736 | 22 | 0 | 130 | 0 | 991 | 0 | 643 | 0 | 0 | 0 | 24
2022-01-19 | B68582 | 2 | 중탄소 | AE1548M |  | Al 탈산 | B | 6 | 6 | 53050 | 95.4 | B | B |  | B | 1 |  | 1 | 1540 | 1613 | 4900 |  |  | 4900 | 51.48 | 11 | 95183 | 1619 |  | Y | 46 | 29 |  |  | B68579 | 05 |  |  |  | 임승우 | 2 |  |  | Y |  | Y |  | 108.05 | 14-3 | 0 | 44.03 | A |  | 1614 | 1 | 0.29 | 1545 | 1.45 | 58 | 28 | 291 | 4:51 | 15 | 21 | 0 | 105 |  | 46.47 | 0 | 0 | N2 | 2022-01-19 09:10 | 2022-01-19 09:31 | 21 | 2022-01-19 09:00 | 31 |  |  |  |  | Y | [7 empty] | 4 | 3.3 | 0 | 15.09 | [20 empty] | 1.325 |  |  | 0.04 | 0.04 | A | [9 empty] | 85 | 0 | 1692 | 30 | 0 | 178 | 0 | 604 | 0 | 206 | 0 | 0 | 113 | 50 |  |  | 4
2022-01-19 | A69205 | 1 | 고탄소 | P-AE1055LSM | 연주종료 | Al 탈산 | B | 18 | 5 | 54500 | 85.43 | B | B | B |  | 1 | 1 |  | 1520 | 1555 | 5600 |  |  | 5600 | 70.66 | 10 | 79253 | 1600 |  | Y | 47 | 32 | [7 empty] | 김형철 | 2 |  | Y |  |  |  |  | 102.9 | 13-7 | 0.64 | 103.83 | A |  | 1600 | 3 | 0.16 | 1547 | 1.43 | 63 | 25 | 276 | 4:36 | 25 | 25 | 135 | 0 |  | 0 |  | 610 | N2 | 2022-01-19 09:16 | 2022-01-19 09:32 | 16 | 2022-01-19 09:15 | 17 |  |  |  |  | Y |  |  |  | Y | [5 empty] | 0 | 246.16 | [23 empty] | 5.94 | 0 | A |  |  | 10.081 | 21.617 | 53.037 | 0.185 | 5.261 | 2.453 | 1801.7 | 0 | 0 | 682 | 37 | 0 | 248 | 0 | 1060 | 0 | 508 | 0 | 0 | 139 | 33
2022-01-19 | B68583 | 2 | 중탄소 | AE1548M |  | Al 탈산 | B | 31 | 23 | 52700 | 84.17 | B | B |  | B | 1 |  | 1 | 1540 | 1613 | 4200 |  |  | 4200 | 40.45 | 12 | 103836 | 1614 |  | Y | 37 | 26 | A69203 7톤합탕 |  | B68580 | 05 |  |  |  | 임승우 | 2 |  |  | Y |  |  |  | 107.4 | 13-8 | 0 | 146.59 | A |  | 1608 | 1 | 0.34 | 1561 | 1.24 | 74 | 30 | 271 | 4:31 | 15 | 16 | 0 | 106 | 30 | 167.86 | 0 | 0 | N2 | 2022-01-19 09:58 | 2022-01-19 10:38 | 40 | 2022-01-19 09:45 | 53 |  |  |  |  | Y | [7 empty] | 3 | 4 | 0 | 38.22 | [20 empty] | 1.252 |  |  | 0.27 | 0.27 | B | [9 empty] | 64 | 0 | 1586 | 32 | 0 | 172 | 0 | 600 | 0 | 205 | 0 | 0 | 52 | 21 |  |  | 4
2022-01-19 | B68584 | 2 | 중탄소 | AE1548M |  | Al 탈산 | B | 29 | 69 | 48050 | 103.18 | B | B |  | B | 2 |  | 1 | 1540 | 1513 | 7400 |  |  | 7400 | 71.27 | 12 | 103836 | 1624 |  | Y | 54 | 35 | 루프 누수로 1LHF로 이송 | Y | B68581 | 05 |  |  |  | 임승우 | 2 |  |  | Y |  | Y |  | 110.85 | 13-1 | 0 | 234.17 | A |  | 1607 | 1 | 0.24 | 1557 | 1.21 | 70 | 32 | 249 | 4:09 | 15 | 16 | 0 | 107 |  | 43.16 | 0 | 0 | N2 | 2022-01-19 11:16 | 2022-01-19 11:44 | 28 | 2022-01-19 11:03 | 41 |  |  |  |  | Y | [7 empty] | 2 | 3.8 | 0 | 12.46 | [20 empty] | 0.988 |  |  | 0.22 | 0.22 | B | [9 empty] | 89 | 0 | 1555 | 56 | 0 | 149 | 0 | 448 | 0 | 206 | 0 | 0 | 0 | 34 |  |  | 4
2022-01-19 | B68585 | 2 | 중탄소 | AE1548M |  | Al 탈산 | B | 1 | 70 | 49800 | 90.35 | B | B |  | B | 1 |  | 1 | 1540 | 1626 | 4500 |  |  | 4500 | 43.34 | 12 | 103836 | 1617 |  | Y | 44 | 30 | B68582 3톤합탕 |  | A69205 | 07 |  |  |  | 임승우 | 2 |  |  | Y |  | Y |  | 109.2 | 12-9 | 0 | 86.19 | A |  | 1607 | 1 | 0.29 | 1559 | 0 | 72 | 26 | 280 | 4:40 | 15 | 16 | 0 | 108 | 50 | 41.06 | 0 | 0 | N2 | 2022-01-19 12:01 | 2022-01-19 12:54 | 53 | 2022-01-19 11:49 | 65 |  |  |  |  | Y | [7 empty] | 3 | 4 | 0 | 17.29 | [20 empty] | 1.095 |  |  | 0.21 | 0.21 | A | [9 empty] | 79 | 0 | 1566 | 41 | 0 | 205 | 0 | 699 | 0 | 206 | 0 | 0 | 52 | 5 |  |  | 4
2022-01-19 | B68586 | 2 | 중탄소 | AE1548M |  | Al 탈산 | B | 18 | 6 | 53600 | 110.02 | B | B |  | B | 1 |  | 1 | 1540 | 1623 | 4700 |  |  | 4700 | 45.26 | 12 | 103836 | 1630 |  | Y | 48 | 31 |  |  | B68583 | 03 |  |  |  | 임승우 | 2 |  |  | Y | [5 empty] | 0 | 90.3 | A |  | 1613 | 1 | 0.23 | 1560 | 1.1 | 73 | 25 | 246 | 4:06 | 15 | 17 | 0 | 109 |  | 32.48 | 0 | 0 | N2 | 2022-01-19 13:21 | 2022-01-19 14:01 | 39 | 2022-01-19 13:00 | 61 |  |  |  |  | Y | [7 empty] | 1 | 4 | 0 | 11.68 | [20 empty] | 1.226 |  |  | 0.01 | 0.01 | A | [9 empty] | 94 | 0 | 1555 | 39 | 0 | 191 | 0 | 655 | 0 | 206 | 0 | 0 | 0 | 25 |  |  | 4
2022-01-19 | A69206 | 1 | 중탄소 | SM35C | 연주시작 | Al 탈산 | B | 6 | 7 | 53400 | 117.88 | B | D |  | D | 1 |  | 1 | 1530 | 1518 | 10200 |  |  | 10200 | 122.76 | 10 | 83086 | 1635 |  | Y | 76 | 50 | [7 empty] | 박재승 | 2 | [6 empty] | 86.2 | 11-8 | 39.86 | 233.95 | A |  | 1642 | 1 | 0.3 | 1585 | 1.61 | 84 | 28 | 239 | 3:59 | 13 | 14 | 0 | 111 |  | 174.35 | 0 | 0 | N2 | 2022-01-19 14:43 | 2022-01-19 15:00 | 17 | 2022-01-19 14:32 | 28 | [12 empty] | 2 |  | 0 | 29.07 | [19 empty] | 2.1 |  |  |  | 0.2 | 0.2 | A | [9 empty] | 0 | 0 | 0 | 21 | 0 | 125 | 0 | 1791 | 0 | 597 | 0 | 0 | 419 | 0 |  |  |  |  | 1
2022-01-19 | B68587 | 2 | 중탄소 | AE1548M | TUNDISH교체전 | Al 탈산 | B | 31 | 24 | 52700 | 99.75 | B | B |  | B | 1 |  | 1 | 1540 | 1584 | 5600 |  |  | 5600 | 55.94 | 12 | 100100 | 1640 |  | Y | 40 | 31 |  |  | B68584 | 05 |  |  |  | 임승우 | 2 |  |  | Y |  |  |  | 99.4 | 12-9 | 0 | 45.07 | A |  | 1625 | 1 | 0.3 | 1563 | 1.5 | 76 | 29 | 232 | 3:52 | 15 | 16 | 0 | 110 | 60 | 107.87 | 0 | 0 | N2 | 2022-01-19 14:25 | 2022-01-19 15:02 | 37 | 2022-01-19 13:57 | 65 | [12 empty] | 11 |  | 0 | 25.42 | [20 empty] | 1.246 |  |  | 0.33 | 0.33 | A | [9 empty] | 71 | 0 | 1531 | 20 | 0 | 183 | 0 | 651 | 0 | 204 | 0 | 0 | 0 | 24
2022-01-19 | A69207 | 1 | 중탄소 | SM35C |  | Al 탈산 | B | 21 | 25 | 51200 | 71.23 | D | D | D |  | 1 | 1 |  | 1530 | 1590 | 4900 |  |  | 4900 | 57.91 | 10 | 84610 | 1603 | 362 | Y | 40 | 23 | [7 empty] | 김덕진 | 2 |  |  |  |  | Y |  | 102.65 | 13-2 | 0 | 154.1 | A |  | 1606 | 3 | 0.2 | 1565 | 1.37 | 64 | 9 | 274 | 4:34 | 13 | 13 | 1 | 0 |  | 0 |  | 380 | N2 | 2022-01-19 15:18 | 2022-01-19 15:58 | 40 | 2022-01-19 15:17 | 41 |  |  |  |  | N |  |  |  | N | [5 empty] | 0 | 108.65 | 주입온도 낮아 20톤 내려옴 | [22 empty] | 12.55 | 0.38 | A | [9 empty] | 0 | 0 | 0 | 27 | 0 | 135 | 0 | 754 | 0 | 549 | 0 | 0 | 145 | 10
2022-01-19 | B68588 | 2 | 고탄소 | SM58CM2 | TUNDISH교체 | Si 탈산 | B | 29 | 70 | 48700 | 98.37 | D | D |  | D | 1 |  | 1 | 1530 | 1555 | 7700 |  |  | 7700 | 82.36 | 16 | 93488 | 1643 | 357 | Y | 48 | 44 |  |  | B68585 | 05 |  |  |  | 김규완 | 2 |  | Y |  |  | Y |  | 102 | 12-2 | 0 | 119.9 | A |  | 1647 | 1 | 0.39 | 1580 | 1.63 | 96 | 35 | 261 | 4:21 | 15 | 16 | 0 | 112 |  | 164.76 | 0 | 0 | N2 | 2022-01-19 15:58 | 2022-01-19 16:39 | 41 | 2022-01-19 15:43 | 56 |  |  |  |  | Y | [7 empty] | 3 | 5 | 0 | 33.78 | [19 empty] | 2.07 |  |  |  | 0.34 | 0.34 | A | [9 empty] | 48 | 0 | 110 | 45 | 0 | 0 | 0 | 741 | 0 | 0 | 0 | 0 | 184 | 84 |  |  | 4 |  | 1
2022-01-19 | A69208 | 1 | 중탄소 | SM35C |  | Al 탈산 | B | 19 | 18 | 54000 | 66.85 | D | D | D |  | 1 | 1 |  | 1530 | 1556 | 4500 |  |  | 4500 | 44.32 | 12 | 101532 | 1612 |  | Y | 40 | 22 | [7 empty] | 김덕진 | 2 |  |  |  |  | Y |  | 95.55 | 12-6 | 0 | 123.61 | A |  | 1612 | 3 | 0.18 | 1565 | 1.81 | 64 | 14 | 269 | 4:29 | 13 | 13 | 2 | 0 |  | 0 |  | 300 | N2 | 2022-01-19 16:19 | 2022-01-19 16:48 | 28 | 2022-01-19 16:18 | 30 |  |  |  |  | N |  |  |  | Y | [5 empty] | 0 | 86.6 | [23 empty] | 12.55 | 1.49 | A | [9 empty] | 0 | 0 | 187 | 0 | 0 | 176 | 0 | 296 | 0 | 156 | 0 | 0 | 0 | 21
2022-01-19 | B68589 | 2 | 고탄소 | SM58CM2 |  | Si 탈산 | B | 1 | 71 | 49300 | 86.07 | D | D |  | D | 1 |  | 1 | 1530 | 1531 | 5800 |  |  | 5800 | 58.11 | 18 | 99810 | 1609 |  | Y | 40 | 35 |  |  | B68586 | 05 |  |  |  | 김규완 | 2 |  | Y |  |  |  |  | 98.3 | 11-8 | 1.93 | 31.89 | A |  | 1593 | 1 | 0.21 | 1540 | 1.22 | 56 | 24 | 248 | 4:08 | 15 | 16 | 0 | 113 |  | 121.22 | 0 | 0 | N2 | 2022-01-19 17:22 | 2022-01-19 17:39 | 17 | 2022-01-19 17:11 | 28 |  |  |  |  | Y | [7 empty] | 3 | 4.5 | 0 | 23.67 | [23 empty] | 0.33 | 0.33 | A | [9 empty] | 70 | 0 | 0 | 41 | 0 | 0 | 0 | 699 | 0 | 205 | 0 | 0 | 99 | 63
2022-01-19 | A69209 | 1 | 중탄소 | SM35C |  | Al 탈산 | B | 36 | 44 | 51500 | 72.67 | D | D | D |  | 1 | 1 |  | 1530 | 1594 | 3800 |  |  | 3800 | 37.43 | 12 | 101532 | 1623 |  | Y | 40 | 18 | [7 empty] | 김덕진 | 2 | [8 empty] | 0.03 | 144.08 | A |  | 1615 | 3 | 0.18 | 1586 | 0.91 | 85 | 30 | 259 | 4:19 | 13 | 18 | 3 | 0 |  | 0 |  | 500 | N2 | 2022-01-19 17:26 | 2022-01-19 17:46 | 20 | 2022-01-19 17:25 | 21 |  |  |  |  | N |  |  |  | Y | [5 empty] | 0 | 111.78 | [23 empty] | 12.57 | 2.84 | A | [9 empty] | 0 | 0 | 0 | 10 | 0 | 181 | 0 | 299 | 0 | 149 | 0 | 0 | 0 | 8
2022-01-19 | B68590 | 2 | 고탄소 | SM58CM2 |  | Si 탈산 | B | 18 | 7 | 53900 | 89.4 | D | D |  | D | 1 |  | 1 | 1530 | 1523 | 6000 |  |  | 6000 | 64.18 | 16 | 93488 | 1606 |  | Y | 41 | 33 |  |  | B68587 | 03 |  |  |  | 김규완 | 2 |  | N | Y |  |  |  | 95.7 | 12-9 | 4.28 | 122.69 | A |  | 1605 | 1 | 0.24 | 1539 | 1.68 | 55 | 19 | 227 | 3:47 | 15 | 17 | 0 | 114 |  | 80.38 | 0 | 0 | N2 | 2022-01-19 18:23 | 2022-01-19 18:39 | 16 | 2022-01-19 18:09 | 30 |  |  |  |  | Y | [7 empty] | 4 | 4 | 0 | 19.3 | [23 empty] | 0.43 | 0.43 | A | [9 empty] | 65 | 0 | 177 | 11 | 0 | 0 | 0 | 803 | 0 | 205 | 0 | 0 | 151 | 68
2022-01-19 | A69210 | 1 | 중탄소 | SM35C |  | Al 탈산 | B | 6 | 8 | 54000 | 61.08 | D | D | D |  | 1 | 1 |  | 1530 | 1584 | 3700 |  |  | 3700 | 36.44 | 12 | 101532 | 1605 |  | Y | 42 | 19 | A69207 연주 주입중 온도낮아 20톤합탕 | [6 empty] | 차승주 | 2 | [8 empty] | 0.44 | 138.31 | A |  | 1605 | 3 | 0.19 | 1576 | 1.61 | 75 | 30 | 240 | 4:00 | 13 | 13 | 4 | 0 |  | 0 |  | 400 | N2 | 2022-01-19 18:08 | 2022-01-19 18:47 | 39 | 2022-01-19 18:07 | 40 |  |  |  |  | N |  |  |  | Y | [5 empty] | 0 | 80.05 | [23 empty] | 12.57 | 3.63 | A |  |  | 7.523 | 29.382 | 47.582 | 0.122 | 6.324 | 1.619 | 1450.32 | 0 | 0 | 0 | 13 | 0 | 127 | 0 | 296 | 0 | 153 | 0 | 0 | 72 | 11
2022-01-19 | B68591 | 2 | 고탄소 | SM58CM2 | 잔강최소화전 | Si 탈산 | B | 31 | 25 | 53350 | 84.83 | D | D |  | D | 1 |  | 1 | 1530 | 1539 | 6200 |  |  | 6200 | 76.42 | 14 | 81126 | 1608 |  | Y | 41 | 35 |  |  | B68588 | 05 |  |  |  | 김규완 | 2 |  |  | Y |  | Y |  | 100.15 | 12-10 | 18.64 | 38.34 | A |  | 1608 | 1 | 0.26 | 1550 | 1.61 | 66 | 29 | 224 | 3:44 | 15 | 16 | 0 | 115 | 60 | 86.3 | 0 | 0 | N2 | 2022-01-19 19:17 | 2022-01-19 19:37 | 20 | 2022-01-19 19:06 | 30 |  |  |  |  | Y | [7 empty] | 3 | 3.5 | 0 | 17.91 | [23 empty] | 0.39 | 0.39 | A | [9 empty] | 115 | 0 | 301 | 26 | 0 | 0 | 0 | 699 | 0 | 206 | 0 | 0 | 189 | 36
2022-01-19 | A69211 | 1 | 중탄소 | SM35C |  | Al 탈산 | B | 21 | 26 | 51400 | 66.85 | D | D | D |  | 1 | 1 |  | 1530 | 1570 | 4300 |  |  | 4300 | 42.35 | 12 | 101532 | 1607 |  | Y | 40 | 23 | [7 empty] | 김덕진 | 2 |  |  |  |  | Y |  | 98.45 | 12-7 | 12.4 | 88.44 | A |  | 1607 | 3 | 0.18 | 1567 | 1.6 | 66 | 16 | 261 | 4:21 | 13 | 13 | 5 | 0 |  | 0 |  | 400 | N2 | 2022-01-19 19:17 | 2022-01-19 19:56 | 38 | 2022-01-19 19:15 | 40 |  |  |  |  | N |  |  |  | Y | [5 empty] | 0 | 118.01 | [23 empty] | 0 | 0 | A | [9 empty] | 0 | 0 | 0 | 41 | 0 | 137 | 0 | 695 | 0 | 557 | 0 | 0 | 106 | 19
2022-01-19 | B68592 | 2 | 중탄소 | AE1050 | 잔강최소화 | Al 탈산 | B | 29 | 71 | 48700 | 99.83 | D | D |  | D | 1 |  | 1 | 1530 | 1530 | 6400 |  |  | 6400 | 67.2 | 12 | 95232 | 1610 |  | Y | 41 | 34 |  |  | B68589 | 05 |  |  |  | 김규완 | 2 |  |  | Y |  | Y |  | 97.7 | 11-8 | 0.13 | 64.46 | A |  | 1613 | 1 | 0.32 | 1552 | 1.45 | 63 | 12 | 254 | 4:14 | 15 | 16 | 0 | 116 |  | 172.35 | 0 | 0 | N2 | 2022-01-19 20:31 | 2022-01-19 20:56 | 26 | 2022-01-19 20:04 | 53 |  |  |  |  | Y | [7 empty] | 11 | 4.5 | 0 | 31.69 | [23 empty] | 0.51 | 0.51 | A | [9 empty] | 0 | 0 | 279 | 26 | 0 | 36 | 0 | 697 | 0 | 206 | 0 | 0 | 157 | 50 |  |  | 6
2022-01-19 | A69212 | 1 | 중탄소 | SM35C |  | Al 탈산 | B | 19 | 19 | 53500 | 61.58 | D | D | D |  | 1 | 1 |  | 1530 | 1551 | 4600 |  |  | 4600 | 54.37 | 10 | 84610 | 1606 |  | Y | 40 | 22 | [7 empty] | 김덕진 | 2 | [6 empty] | 95.25 | 12-5 | 0 | 126.1 | A |  | 1606 | 3 | 0.18 | 1570 | 1.8 | 69 | 14 | 124 | 2:04 | 13 | 14 | 6 | 0 |  | 0 |  | 400 | N2 | 2022-01-19 20:15 | 2022-01-19 21:06 | 51 | 2022-01-19 20:13 | 53 |  |  |  |  | N |  |  |  | Y | [5 empty] | 0 | 82.37 | [23 empty] | 0 | 0 | A | [9 empty] | 0 | 0 | 0 | 27 | 0 | 173 | 0 | 388 | 0 | 299 | 0 | 0 | 0 | 25
2022-01-19 | B68593 | 2 | 중탄소 | AE1050 |  | Al 탈산 | B | 1 | 72 | 49750 | 84.77 | D | D |  | D | 1 |  | 1 | 1530 | 1534 | 5400 |  |  | 5400 | 57.57 | 12 | 93800 | 1604 |  | Y | 43 | 32 |  |  | B68590 | 05 |  |  |  | 김규완 | 2 |  |  | Y |  | Y |  | 106.85 | 12-6 | 0 | 93.79 | A |  | 1602 | 1 | 0.23 | 1558 | 1.33 | 69 | 19 | 264 | 4:24 | 15 | 16 | 0 | 117 |  | 75.56 | 0 | 0 | N2 | 2022-01-19 21:12 | 2022-01-19 21:58 | 45 | 2022-01-19 21:04 | 54 |  |  |  |  | Y | [8 empty] | 4 | 0 | 15.91 | [23 empty] | 0 | 0 | A | [9 empty] | 0 | 0 | 167 | 20 | 0 | 196 | 0 | 299 | 0 | 206 | 0 | 0 | 556 | 29
2022-01-19 | A69213 | 1 | 중탄소 | SM35C | TUNDISH교체전 | Al 탈산 | B | 36 | 45 | 51500 | 71.18 | D | D | D |  | 1 | 1 |  | 1530 | 1555 | 4800 |  |  | 4800 | 48.73 | 12 | 98500 | 1621 |  | Y | 41 | 37 | [7 empty] | 김덕진 | 2 | [6 empty] | 95.2 | 11-10 | 0.03 | 163.69 | A |  | 1621 | 3 | 0.18 | 1576 | 1.55 | 75 | 29 | 103 | 1:43 | 13 | 13 | 7 | 0 |  | 0 |  | 400 | N2 | 2022-01-19 21:23 | 2022-01-19 22:05 | 41 | 2022-01-19 21:22 | 43 |  |  |  |  | N |  |  |  | Y | [5 empty] | 0 | 108.69 | [23 empty] | 0.06 | 1.44 | A | [9 empty] | 0 | 0 | 182 | 0 | 0 | 144 | 0 | 397 | 0 | 199 | 0 | 0 | 0 | 0
2022-01-19 | B68594 | 2 | 중탄소 | AE1050 |  | Al 탈산 | B | 18 | 8 | 53900 | 84.28 | D | D |  | A | 1 |  | 1 | 1530 | 1512 | 6900 |  |  | 6900 | 72.69 | 12 | 94920 | 1626 |  | Y | 39 | 36 |  |  | B68591 |  |  |  |  | 김규완 | 2 |  | Y |  |  |  |  | 101.6 | 13-5 | 0 | 21.08 | A |  | 1614 | 1 | 0.23 | 1553 | 1.61 | 64 | 20 | 238 | 3:58 | 15 | 15 | 0 | 118 |  | 71.57 | 0 | 0 | N2 | 2022-01-19 22:31 | 2022-01-19 23:06 | 35 | 2022-01-19 22:19 | 47 |  |  |  |  | Y | [7 empty] | 2 | 4.5 | 0 | 22.09 | [23 empty] | 0.24 | 0.24 | A | [9 empty] | 0 | 0 | 197 | 45 | 0 | 164 | 0 | 195 | 0 | 208 | 0 | 0 | 548 | 80 |  |  | 6
2022-01-19 | A69214 | 1 | 고탄소 | SP-STB2 | TUNDISH교체 | Al 탈산 | B | 6 | 9 | 53500 | 112.5 | D | A | A |  | 1 | 1 |  | 1520 | 1532 | 7100 |  |  | 7100 | 69.93 | 12 | 101532 | 1592 |  | Y | 46 | 40 | [15 empty] | 96.1 | 12-9 | 322.27 | 0 | A |  | 1592 | 3 | 0.19 | 1542 | 1.11 | 87 | 23 | 248 | 4:08 | 25 | 25 | 8 | 0 |  | 0 |  | 400 | AR | 2022-01-19 23:17 | 2022-01-19 23:26 | 11 | 2022-01-19 22:55 | 33 |  |  |  |  | Y |  |  |  | Y | [5 empty] | 200.77 | 171.9 | [19 empty] | 1.93 |  |  |  | 0 | 0.11 | A |  |  | 7.469 | 26.69 | 51.975 | 0.237 | 6.958 | 1.947 | 1505.08 | 0 | 75 | 272 | 11 | 0 | 128 | 0 | 994 | 0 | 915 | 0 | 0 | 351 | 58 |  |  |  | 0 | 1
2022-01-19 | B68595 | 2 | 중탄소 | AE1050 | TUNDISH교체전 | Al 탈산 | B | 31 | 26 | 52950 | 81.77 | A | A |  | A | 1 |  | 1 | 1530 | 1512 | 6500 |  |  | 6500 | 73.77 | 12 | 88114 | 1627 |  | Y | 41 | 33 |  |  | B68592 | 05 |  |  |  | 박용우 | 2 |  |  | Y |  |  |  | 101.75 | 13-1 | 0 | 73.14 | A |  | 1611 | 1 | 0.21 | 1560 | 1.55 | 71 | 22 | 246 | 4:06 | 15 | 15 | 0 | 119 |  | 37.12 | 0 | 0 | N2 | 2022-01-19 23:28 | 2022-01-20 00:10 | 42 | 2022-01-19 23:20 | 51 |  |  |  |  | Y | [8 empty] | 4.5 | 0 | 10.35 | [23 empty] | 0 | 0 | A | [9 empty] | 0 | 0 | 49 | 24 | 0 | 186 | 0 | 296 | 0 | 208 | 0 | 0 | 499 | 21
2022-01-19 | A69215 | 1 | 고탄소 | SP-STB2 |  | Al 탈산 | B | 21 | 27 | 51000 | 84.3 | A | A | A |  | 1 | 1 |  | 1520 | 1544 | 4600 |  |  | 4600 | 54.37 | 10 | 84610 | 1562 | 355 | Y | 49 | 34 | [7 empty] | 조관훈 | 2 |  |  |  |  | Y |  |  |  | 220.22 | 0 | A |  | 0 | 3 | 0.18 | 1526 | -47.69 | 71 | 30 | 245 | 4:05 | 25 | 25 | 9 | 0 |  | 0 |  | 400 | AR | 2022-01-19 23:57 | 2022-01-20 00:24 | 27 | 2022-01-19 23:56 | 28 |  |  |  |  | Y |  |  |  | Y | [5 empty] | 117.17 | 13.28 | [20 empty] | 1.01 |  |  | 0 | 0.83 | A |  |  | 7.597 | 26.423 | 52.109 | 0.239 | 6.859 | 1.972 | 1670.26 | 0 | 0 | 168 | 0 | 0 | 129 | 0 | 796 | 0 | 698 | 0 | 0 | 249 | 15 |  |  |  | 0
2022-01-19 | B68596 | 2 | 중탄소 | AE1548 | TUNDISH교체 | Al 탈산 | B | 29 | 72 | 47850 | 98.18 | A | A |  | A | 1 |  | 1 | 1540 | 1551 | 8400 |  |  | 8400 | 91.91 | 11 | 91396 | 1644 |  | Y | 49 | 42 |  |  | B68593 | 05 |  |  |  | 박용우 | 2 |  |  | Y |  | Y |  | 105.25 | 12-5 | 0 | 202.73 | A |  | 1647 | 1 | 0.21 | 1583 | 1.55 | 95 | 36 | 256 | 4:16 | 15 | 20 | 0 | 120 |  | 61.5 | 0 | 0 | N2 | 2022-01-20 00:42 | 2022-01-20 01:39 | 57 | 2022-01-20 00:31 | 68 |  |  |  |  | Y | [7 empty] | 4 | 4.5 | 0 | 16.98 | [16 empty] | 0.6 |  |  | 1.56 |  |  |  | 0.52 | 0.52 | A | [9 empty] | 91 | 0 | 1542 | 34 | 0 | 184 | 0 | 451 | 0 | 256 | 0 | 0 | 0 | 8 |  |  | 6 |  | 1
2022-01-19 | B68597 | 2 | 중탄소 | AE1548 | 연주종료 | Al 탈산 | B | 1 | 73 | 49300 | 90.3 | A | A |  | A | 1 |  | 1 | 1540 | 1550 | 6500 |  |  | 6500 | 71.98 | 12 | 90297 | 1638 |  | Y | 41 | 33 |  |  | B68594 | 05 |  |  |  | 박용우 | 2 | [8 empty] | 0 | 196.18 | A |  | 1622 | 1 | 0.28 | 1571 | 1.18 | 83 | 30 | 234 | 3:54 | 15 | 15 | 0 | 121 |  | 158.67 | 0 | 0 | N2 | 2022-01-20 01:35 | 2022-01-20 02:44 | 69 | 2022-01-20 01:24 | 80 |  |  |  |  | Y | [7 empty] | 3 | 5 | 0 | 33.95 | 트러스트 알곤량 조절 않되 수동 알곤조절 | [19 empty] | 0.79 |  |  | 0.42 | 0.42 | A | [9 empty] | 82 | 0 | 1438 | 0 | 0 | 206 | 0 | 451 | 0 | 256 | 0 | 0 | 37 | 25 |  |  | 6
2022-01-19 | A69216 | 1 | 고탄소 | SP-STB2 |  | Al 탈산 | B | 19 | 20 | 53400 | 73.9 | A | A | A |  | 1 | 1 |  | 1520 | 1561 | 4900 |  |  | 4900 | 57.91 | 10 | 84610 | 1562 |  | Y | 40 | 29 | [7 empty] | 조관훈 | 2 |  |  |  |  | Y |  |  |  | 163.71 | 0 | A |  | 1562 | 3 | 0.17 | 1513 | 1.48 | 58 | 24 | 275 | 4:35 | 25 | 26 | 10 | 0 |  | 0 |  | 400 | AR | 2022-01-20 01:21 | 2022-01-20 01:37 | 17 | 2022-01-20 01:21 | 17 |  |  |  |  | Y |  |  |  | Y | [5 empty] | 0.13 | 0 | [20 empty] | 1.14 |  |  | 0 | 2.62 | A |  |  | 8.616 | 25.513 | 52.362 | 0.126 | 6.077 | 2.052 | 1636.16 | 0 | 64 | 348 | 0 | 0 | 128 | 0 | 604 | 0 | 398 | 0 | 0 | 165 | 19 |  |  |  | 0
2022-01-19 | A69217 | 1 | 고탄소 | SP-STB2 |  | Al 탈산 | B | 36 | 46 | 51300 | 76.88 | A | A | A |  | 1 | 1 |  | 1520 | 1511 | 6500 |  |  | 6500 | 76.82 | 10 | 84610 | 1563 |  | Y | 43 | 37 | [10 empty] | Y |  |  |  |  | 103.9 | 12-9 | 214.93 | 0 | A |  | 1563 | 3 | 0.18 | 1524 | 1.15 | 69 | 32 | 255 | 4:15 | 25 | 25 | 11 | 0 |  | 0 |  | 400 | AR | 2022-01-20 02:26 | 2022-01-20 02:37 | 12 | 2022-01-20 02:25 | 12 |  |  |  |  | Y |  |  |  | Y | [5 empty] | 119.92 | 20.62 | [20 empty] | 0.91 |  |  | 0 | 3.98 | A |  |  | 7.658 | 25.64 | 52.842 | 0.227 | 6.9 | 2.06 | 1670.26 | 0 | 0 | 238 | 0 | 0 | 128 | 0 | 1049 | 0 | 823 | 0 | 0 | 154 | 49 |  |  |  | 0
2022-01-19 | B68598 | 2 | 저탄소 | SCM415C2 |  | Al 탈산 | I | 18 | 9 | 52950 | 97.63 | A | A |  | A | 1 |  | 1 | 1560 | 1576 | 7400 |  |  | 7400 | 74.6 | 16 | 99200 | 1663 |  | INGOT | 43 | 36 |  |  | B68595 | 02 |  |  |  | 박용우 | 0 | [6 empty] | 107.65 | 14-2 | 192.96 | 0 | A |  | 1653 | 1 | 0.25 | 1594 | 1.38 | 78 |  | 164 | 2:44 | 20 | 20 | 0 | 122 |  | 100.85 | 0 | 0 | N2 | 2022-01-20 02:48 |  | 22 | 2022-01-20 02:35 | [5 empty] | Y | [7 empty] | 2 | 4.5 | 0 | 25.52 | [18 empty] | 1.5 |  |  |  |  | 0.18 | 0.18 | B | [9 empty] | 339 | 1083 | 0 | 340 | 0 | 353 | 0 | 601 | 0 | 258 | 0 | 0 | 0 | 30
2022-01-19 | A69218 | 1 | 고탄소 | SP-STB2 |  | Al 탈산 | B | 6 | 10 | 52850 | 80.8 | A | A | A |  | 1 | 1 |  | 1520 | 1501 | 7000 |  |  | 7000 | 68.94 | 12 | 101532 | 1546 |  | Y | 46 | 40 | [11 empty] | Y |  |  |  | 106.25 | 13-10 | 323.23 | 0 | A |  | 1546 | 3 | 0.18 | 1519 | 0.77 | 64 | 29 | 251 | 4:11 | 25 | 25 | 12 | 0 |  | 0 |  | 400 | AR | 2022-01-20 03:32 | 2022-01-20 03:42 | 10 | 2022-01-20 03:32 | 10 |  |  |  |  | Y |  |  |  | Y | [5 empty] | 118.09 | 29.69 | [20 empty] | 0.87 |  |  | 0 | 5.36 | A |  |  | 9.453 | 24.145 | 53.056 | 0.148 | 5.612 | 2.197 | 1596.77 | 0 | 31 | 261 | 0 | 0 | 129 | 0 | 897 | 0 | 690 | 0 | 0 | 210 | 54 |  |  |  | 0
2022-01-19 | B68599 | 2 | 중탄소 | AE1548 | 연주시작 | Al 탈산 | B | 29 | 74 | 53050 | 298.35 | A | C |  | C | 2 |  | 1 | 1540 | 1612 | 11900 | 8600 |  | 20500 | 209.71 | 12 | 97756 | 1670 |  | Y | 234 | 62 | 연주 설비중단 래들교체작업 | Y | [5 empty] | 박용우 | 2 | [6 empty] | 95.65 | 11-5 | 5.67 | 394.84 | A |  | 1659 | 1 | 0.4 | 1582 | 1.36 | 94 | 45 | 515 | 8:35 | 15 | 20 | 0 | 124 | 20 | 101.61 | 0 | 0 | N2 | 2022-01-20 09:28 | 2022-01-20 09:43 | 16 | 2022-01-20 09:09 | 34 |  |  |  |  | Y | [7 empty] | 10 |  | 0 | 26.47 | [19 empty] | 2.06 |  |  |  | 1.22 | 1.22 | B | [9 empty] | 66 | 0 | 1485 | 20 | 0 | 132 | 0 | 1095 | 0 | 460 | 0 | 0 | 148 | 0 |  |  | 9 |  | 1
2022-01-19 | A69219 | 1 | 고탄소 | SP-STB2 |  | Al 탈산 | B | 21 | 28 | 51300 | 80 | A | A | A |  | 1 | 1 |  | 1520 | 1523 | 6500 |  |  | 6500 | 64.02 | 12 | 101532 | 1545 |  | Y | 44 | 37 | [11 empty] | Y |  |  |  | 105.45 | 13-5 | 215.05 | 0 | A |  | 1545 | 3 | 0.19 | 1509 | 0.97 | 54 | 21 | 237 | 3:57 | 25 | 25 | 13 | 0 |  | 0 |  | 400 | AR | 2022-01-20 04:34 | 2022-01-20 04:48 | 14 | 2022-01-20 04:34 | 14 |  |  |  |  | Y |  |  |  | Y | [5 empty] | 0.14 | 0 | [20 empty] | 0.96 |  |  | 0 | 6.61 | A |  |  | 9.503 | 23.921 | 53.193 | 0.116 | 5.597 | 2.223 | 1596.77 | 0 | 34 | 345 | 0 | 0 | 129 | 0 | 824 | 0 | 545 | 0 | 0 | 233 | 33 |  |  |  | 0
2022-01-19 | B68600 | 2 | 저탄소 | SCM420HI |  | Al 탈산 | I | 29 | 73 | 48300 | 104.03 | A | A |  | A | 1 |  | 1 | 1560 | 1567 | 8300 |  |  | 8300 | 94.32 | 22 | 88000 | 1700 | 357 | INGOT | 51 | 42 | [7 empty] | 박용우 | 0 |  |  |  |  | Y |  | 93.3 | 11-3 | 144.24 | 0 | A |  | 1680 | 1 | 0.35 | 1592 | 1.89 | 82 |  | 304 | 5:04 | 20 | 24 | 0 | 123 |  | 128.94 | 0 | 0 | AR | 2022-01-20 05:19 |  | 19 | 2022-01-20 05:09 | [5 empty] | Y | [8 empty] | 4.5 | 38.9 | 0 | [18 empty] | 0.9 |  |  |  |  | 0.13 | 0.13 | A | [9 empty] | 1181 | 514 | 0 | 445 | 0 | 271 | 0 | 1298 | 0 | 465 | 0 | 0 | 118 | 14
2022-01-19 | A69220 | 1 | 고탄소 | STB2 | 유사강종연연주 | Al 탈산 | B | 19 | 21 | 54300 | 79.38 | A | A | A |  | 1 | 1 |  | 1520 | 1542 | 5500 |  |  | 5500 | 65 | 10 | 84610 | 1578 |  | Y | 42 | 30 | [10 empty] | Y |  |  |  |  | 98.15 | 12-8 | 155.43 | 0 | A |  | 1578 | 3 | 0.18 | 1524 | 1.42 | 68 | 28 | 268 | 4:28 | 25 | 25 | 14 | 0 |  | 0 |  | 400 | AR | 2022-01-20 05:33 | 2022-01-20 05:54 | 21 | 2022-01-20 05:33 | 21 |  |  |  |  | Y |  |  |  | Y | [5 empty] | 120.18 | 43.21 | [20 empty] | 1.173 |  |  | 0 | 7.82 | A | [9 empty] | 0 | 0 | 262 | 0 | 0 | 128 | 0 | 497 | 0 | 398 | 0 | 0 | 166 | 0
2022-01-19 | A69221 | 1 | 고탄소 | STB2 |  | Al 탈산 | B | 36 | 47 | 51000 | 76.18 | A | A | C |  | 1 | 1 |  | 1520 | 1544 | 4900 |  |  | 4900 | 48.26 | 12 | 101532 | 1549 |  | Y | 40 | 27 | [10 empty] | Y |  |  |  |  | 102.55 | 12-7 | 258.11 | 0 | A |  | 1549 | 3 | 0.19 | 1522 | 0.79 | 66 | 28 | 265 | 4:25 | 25 | 25 | 15 | 0 |  | 0 |  | 400 | AR | 2022-01-20 06:28 | 2022-01-20 06:54 | 25 | 2022-01-20 06:26 | 27 |  |  |  |  | Y |  |  |  | Y | [5 empty] | 119.91 | 20.23 | [20 empty] | 0.986 |  |  | 0 | 0.01 | A | [9 empty] | 0 | 19 | 279 | 10 | 0 | 128 | 0 | 497 | 0 | 399 | 0 | 0 | 98 | 39
2022-01-20 | A69222 | 1 | 고탄소 | STB2 |  | Al 탈산 | B | 6 | 11 | 53400 | 73.53 | C | C | C |  | 1 | 1 |  | 1520 | 1535 | 4700 |  |  | 4700 | 46.29 | 12 | 101532 | 1556 |  | Y | 41 | 27 | [7 empty] | 이호남 | 2 | [8 empty] | 259.46 | 0 | A |  | 1556 | 3 | 0.18 | 1511 | 1.45 | 55 | 32 | 268 | 4:28 | 25 | 25 | 16 | 0 |  | 0 |  | 400 | AR | 2022-01-20 07:28 | 2022-01-20 07:57 | 28 | 2022-01-20 07:26 | 30 |  |  |  |  | Y |  |  |  | Y | [5 empty] | 119.78 | 6.66 | [20 empty] | 0.787 |  |  | 0 | 0.03 | A | [9 empty] | 0 | 50 | 211 | 14 | 0 | 127 | 0 | 496 | 0 | 399 | 0 | 0 | 75 | 51
2022-01-20 | A69223 | 1 | 고탄소 | STB2 |  | Al 탈산 | B | 21 | 29 | 51200 | 80.9 | C | C | C |  | 1 | 1 |  | 1520 | 1552 | 4900 |  |  | 4900 | 48.26 | 12 | 101532 | 1556 |  | Y | 44 | 28 | [7 empty] | 이호남 | 2 |  | Y |  |  |  |  | 101.65 | 12-10 | 141.64 | 0 | A |  | 1556 | 3 | 0.2 | 1511 | 1.29 | 55 | 22 | 294 | 4:54 | 25 | 25 | 17 | 0 |  | 0 |  | 300 | AR | 2022-01-20 08:36 | 2022-01-20 09:00 | 24 | 2022-01-20 08:34 | 26 |  |  |  |  | Y |  |  |  | Y | [5 empty] | 103.03 | 26.81 | [20 empty] | 0.873 |  |  | 0.02 | 0 | A | [9 empty] | 0 | 41 | 301 | 14 | 0 | 126 | 0 | 482 | 0 | 399 | 0 | 0 | 64 | 41
2022-01-20 | A69224 | 1 | 고탄소 | STB2 |  | Al 탈산 | B | 19 | 22 | 53800 | 74.83 | C | C | C |  | 1 | 1 |  | 1520 | 1559 | 4500 |  |  | 4500 | 53.19 | 10 | 84610 | 1568 |  | Y | 40 | 29 | [7 empty] | 이호남 | 2 |  | Y | [6 empty] | 86.9 | 0 | A |  | 1568 | 3 | 0.18 | 1520 | 1.45 | 64 | 25 | 268 | 4:28 | 25 | 26 | 18 | 0 |  | 0 |  | 400 | AR | 2022-01-20 09:42 | 2022-01-20 10:03 | 21 | 2022-01-20 09:40 | 24 |  |  |  |  | Y |  |  |  | Y | [5 empty] | 124.65 | 9.1 | [20 empty] | 0.855 |  |  | 0.01 | 0 | A | [9 empty] | 0 | 21 | 230 | 10 | 0 | 128 | 0 | 485 | 0 | 398 | 0 | 0 | 61 | 20
2022-01-20 | B68601 | 2 | 중탄소 | AE1548 |  | Al 탈산 | B | 18 | 10 | 52750 | 94.22 | C | C |  | C | 1 |  | 1 | 1540 | 1561 | 7000 |  |  | 7000 | 71.45 | 12 | 97970 | 1618 |  | Y | 44 | 40 | [15 empty] | 98.6 | 13-1 | 0 | 155.65 | A |  | 1624 | 1 | 0.39 | 1549 | 1.76 | 61 | 16 | 404 | 6:44 | 15 | 16 | 0 | 125 |  | 91.25 | 0 | 0 | N2 | 2022-01-20 10:13 | 2022-01-20 10:49 | 36 | 2022-01-20 10:00 | 48 | [12 empty] | 3 |  | 0 | 21.36 | [20 empty] | 1 |  |  | 0.4 | 0.4 | A | [9 empty] | 74 | 0 | 1423 | 112 | 0 | 131 | 0 | 503 | 0 | 206 | 0 | 0 | 89 | 70
2022-01-20 | A69225 | 1 | 고탄소 | STB2 |  | Al 탈산 | B | 36 | 48 | 51000 | 89.05 | C | C | C |  | 1 | 1 |  | 1520 | 1532 | 6600 |  |  | 6600 | 65 | 12 | 101532 | 1547 |  | Y | 46 | 42 | [7 empty] | 이호남 | 2 |  | Y |  |  |  | 0 | 107.1 | 13-2 | 359.27 | 0 | A |  | 1547 | 3 | 0.18 | 1515 | 0.78 | 59 | 29 | 275 | 4:35 | 25 | 25 | 19 | 0 |  | 0 |  | 400 | AR | 2022-01-20 10:55 | 2022-01-20 11:05 | 10 | 2022-01-20 10:53 | 12 |  |  |  |  | Y |  |  |  | Y | [5 empty] | 121.26 | 62.39 | [20 empty] | 1.197 |  |  | 0.01 | 0 | A | [9 empty] | 0 | 25 | 293 | 11 | 0 | 126 | 0 | 653 | 0 | 494 | 0 | 0 | 129 | 34
2022-01-20 | B68602 | 2 | 중탄소 | AE1548 |  | Al 탈산 | B | 1 | 74 | 49600 | 97.58 | C | C |  | C | 1 |  | 1 | 1540 | 1574 | 5300 |  |  | 5300 | 54.7 | 12 | 96900 | 1632 |  | Y | 37 | 33 | [7 empty] | 추창도 | 2 |  |  |  |  | Y |  | 103 | 12-2 | 0 | 97.63 | A |  | 1622 | 1 | 0.34 | 1561 | 1.27 | 73 | 30 | 439 | 7:19 | 15 | 15 | 0 | 126 | 20 | 54.52 | 0 | 0 | N2 | 2022-01-20 11:17 | 2022-01-20 11:51 | 33 | 2022-01-20 10:59 | 52 | [12 empty] | 3 |  | 0 | 14.59 | [20 empty] | 1.392 |  |  | 0.44 | 0.44 | A | [9 empty] | 74 | 0 | 1472 | 56 | 0 | 152 | 0 | 507 | 0 | 203 | 0 | 0 | 55 | 60 |  |  | 4
2022-01-20 | A69226 | 1 | 고탄소 | STB2 |  | Al 탈산 | B | 6 | 12 | 52900 | 89.9 | C | C | C |  | 1 | 1 |  | 1520 | 1531 | 6300 |  |  | 6300 | 74.46 | 10 | 84610 | 1561 | 355 | Y | 48 | 36 | 전기로용 생석회 (85%) 투입 Test (다이렉트 Feeding 4톤 투입) | [6 empty] | 이호남 | 2 |  |  | Y |  |  | 0 | 103.25 | 13-6 | 363.32 | 0 | A |  | 1561 | 3 | 0.19 | 1514 | 1.18 | 58 | 26 | 271 | 4:31 | 25 | 26 | 20 | 0 |  | 0 |  | 400 | AR | 2022-01-20 12:00 | 2022-01-20 12:11 | 11 | 2022-01-20 11:58 | 14 |  |  |  |  | Y |  |  |  | Y | [5 empty] | 124.61 | 49.13 | [20 empty] | 1.194 |  |  | 0 | 0 | A | [9 empty] | 0 | 23 | 269 | 14 | 0 | 125 | 0 | 839 | 0 | 649 | 0 | 0 | 157 | 78
2022-01-20 | B68603 | 2 | 중탄소 | AE1548 |  | Al 탈산 | B | 31 | 28 | 52200 | 112.15 | C | C |  | C | 1 |  | 1 | 1540 | 1558 | 7300 |  |  | 7300 | 75.34 | 12 | 96900 | 1603 |  | Y | 57 | 41 |  |  | B68599 | 04 |  |  |  | 추창도 | 2 |  |  | Y |  | Y |  |  |  | 0.01 | 204.26 | A |  | 1614 | 1 | 0.34 | 1548 | 1.35 | 60 | 27 | 430 | 7:10 | 15 | 15 | 0 | 127 | 20 | 46.83 | 0 | 0 | N2 | 2022-01-20 12:30 | 2022-01-20 12:54 | 23 | 2022-01-20 12:14 | 40 | [12 empty] | 5 |  | 0 | 13.46 | [20 empty] | 1.244 |  |  | 0.42 | 0.42 | A | [9 empty] | 120 | 0 | 1416 | 71 | 0 | 157 | 0 | 505 | 0 | 205 | 0 | 0 | 54 | 46
2022-01-20 | A69227 | 1 | 고탄소 | STB2 |  | Al 탈산 | B | 21 | 30 | 51200 | 81.45 | C | C | C |  | 1 | 1 |  | 1520 | 1539 | 5500 |  |  | 5500 | 54.17 | 12 | 101532 | 1556 |  | Y | 42 | 32 | [17 empty] | 150.01 | 0 | A |  | 1556 | 3 | 0.19 | 1517 | 1.05 | 61 | 24 | 318 | 5:18 | 25 | 25 | 21 | 0 |  | 0 |  | 400 | AR | 2022-01-20 13:01 | 2022-01-20 13:13 | 12 | 2022-01-20 12:59 | 14 |  |  |  |  | Y |  |  |  | Y | [5 empty] | 122.48 | 36.92 | [20 empty] | 0.952 |  |  | 0.05 | 0 | B | [9 empty] | 0 | 0 | 280 | 18 | 0 | 128 | 0 | 807 | 0 | 625 | 0 | 0 | 184 | 24
2022-01-20 | B68604 | 2 | 중탄소 | AE1548 |  | Al 탈산 | B | 29 | 75 | 47250 | 94.08 | C | C |  | C | 1 |  | 1 | 1540 | 1529 | 6200 |  |  | 6200 | 63.98 | 12 | 96900 | 1618 |  | Y | 44 | 33 |  |  | B68601 | 04 |  |  |  | 추창도 | 2 |  |  | Y |  | Y |  | 103.75 | 12-3 | 0 | 205.5 | A |  | 1611 | 1 | 0.31 | 1554 | 1.36 | 66 | 31 | 359 | 5:59 | 15 | 15 | 0 | 128 |  | 57.14 | 0 | 0 | N2 | 2022-01-20 13:36 | 2022-01-20 14:01 | 25 | 2022-01-20 13:21 | 40 | [12 empty] | 3 |  | 0 | 13.96 | [20 empty] | 1.314 |  |  | 0.4 | 0.4 | A | [9 empty] | 111 | 0 | 1457 | 33 | 0 | 173 | 0 | 505 | 0 | 207 | 0 | 0 | 52 | 66
2022-01-20 | A69228 | 1 | 고탄소 | STB2 |  | Al 탈산 | B | 19 | 23 | 53800 | 79.53 | C | C | D |  | 1 | 1 |  | 1520 | 1530 | 5600 |  |  | 5600 | 55.16 | 12 | 101532 | 1552 |  | Y | 41 | 33 | [7 empty] | 이호남 | 2 |  | Y |  |  |  |  | 102.6 | 13-3 | 206.16 | 0 | A |  | 1552 | 3 | 0.18 | 1508 | 1.19 | 52 | 25 | 274 | 4:34 | 25 | 25 | 22 | 0 |  | 0 |  | 400 | AR | 2022-01-20 14:02 | 2022-01-20 14:16 | 14 | 2022-01-20 14:00 | 16 |  |  |  |  | Y |  |  |  | Y | [5 empty] | 124.96 | 40.08 | [20 empty] | 0.78 |  |  | 1.2 | 0 | A | [9 empty] | 0 | 18 | 297 | 15 | 0 | 129 | 0 | 828 | 0 | 648 | 0 | 0 | 227 | 50
2022-01-20 | B68605 | 2 | 중탄소 | AE1548 |  | Al 탈산 | B | 18 | 11 | 53000 | 95.13 | C | C |  | D | 1 |  | 1 | 1540 | 1542 | 5900 |  |  | 5900 | 60.89 | 12 | 96900 | 1613 |  | Y | 41 | 31 |  |  | B68602 | 04 |  |  |  | 추창도 | 2 |  |  | Y |  | Y |  | 102.6 | 13-6 | 0 | 147.17 | A |  | 1601 | 1 | 0.35 | 1544 | 1.42 | 56 | 21 | 249 | 4:09 | 15 | 16 | 0 | 0 |  | 56.54 | 0 | 0 | N2 | 2022-01-20 14:44 | 2022-01-20 15:05 | 21 | 2022-01-20 14:26 | 39 |  |  |  |  | Y | [7 empty] | 4 | 3 | 0 | 1.9 | [20 empty] | 1.058 | Y |  | 0.34 | 0.34 | A | [9 empty] | 50 | 0 | 1364 | 65 | 0 | 151 | 0 | 501 | 0 | 206 | 0 | 0 | 81 | 123
2022-01-20 | A69229 | 1 | 고탄소 | STB2 |  | Al 탈산 | B | 36 | 49 | 51200 | 78.05 | C | D | D |  | 1 | 1 |  | 1520 | 1531 | 5400 |  |  | 5400 | 63.82 | 10 | 84610 | 1563 |  | Y | 41 | 31 | [7 empty] | 이호남 | 2 |  | Y |  |  |  |  | 102.4 | 12-7 | 157.16 | 0 | A |  | 1563 | 3 | 0.17 | 1525 | 1.12 | 69 | 23 | 240 | 4:00 | 25 | 25 | 23 | 0 |  | 0 |  | 400 | AR | 2022-01-20 15:02 | 2022-01-20 15:18 | 16 | 2022-01-20 14:57 | 21 |  |  |  |  | Y |  |  |  | Y | [5 empty] | 119.37 | 45.42 | [20 empty] | 1.158 |  |  | 0.02 | 0 | A | [9 empty] | 0 | 0 | 164 | 0 | 0 | 148 | 0 | 649 | 0 | 495 | 0 | 0 | 96 | 58
2022-01-20 | B68606 | 2 | 중탄소 | AE1548 |  | Al 탈산 | B | 1 | 75 | 48650 | 93.57 | D | D |  | D | 1 |  | 1 | 1540 | 1523 | 6700 |  |  | 6700 | 69.14 | 12 | 96900 | 1600 |  | Y | 44 | 38 | [11 empty] | Y |  |  |  | 97.9 | 11-7 | 90.57 | 0.05 | A |  | 1604 | 1 | 0.38 | 1549 | 1.62 | 61 | 25 | 200 | 3:20 | 15 | 16 | 0 | 130 |  | 164.84 | 0 | 0 | N2 | 2022-01-20 15:44 | 2022-01-20 16:12 | 28 | 2022-01-20 15:32 | 40 |  |  |  |  | Y | [7 empty] | 2 | 4.5 | 0 | 30.16 | [20 empty] | 0.964 |  |  | 0.24 | 0.24 | A | [9 empty] | 56 | 0 | 1350 | 41 | 0 | 132 | 0 | 940 | 0 | 206 | 0 | 0 | 148 | 19
2022-01-20 | A69230 | 1 | 고탄소 | STB2 |  | Al 탈산 | B | 6 | 13 | 52900 | 84.6 | D | D | D |  | 1 | 1 |  | 1520 | 1533 | 6500 |  |  | 6500 | 64.02 | 12 | 101532 | 1551 |  | Y | 45 | 38 | [7 empty] | 김덕진 | 2 |  | Y |  |  |  |  | 94.85 | 12-6 | 251.31 | 0 | A |  | 1551 | 3 | 0.17 | 1520 | 0.82 | 64 | 30 | 258 | 4:18 | 25 | 25 | 24 | 0 |  | 0 |  | 400 | AR | 2022-01-20 16:12 | 2022-01-20 16:22 | 10 | 2022-01-20 16:10 | 12 |  |  |  |  | Y |  |  |  | Y | [5 empty] | 120.02 | 57.96 | [20 empty] | 1.142 |  |  | 1.39 | 0 | A | [9 empty] | 0 | 0 | 272 | 9 | 0 | 142 | 0 | 650 | 0 | 549 | 0 | 0 | 206 | 78
2022-01-20 | B68607 | 2 | 중탄소 | AE1548 |  | Al 탈산 | B | 31 | 29 | 52700 | 78.65 | D | D |  | D | 1 |  | 1 | 1540 | 1549 | 5600 |  |  | 5600 | 57.79 | 12 | 96900 | 1599 | 353 | Y | 35 | 32 | 1번(길림)전극 시작 |  | B68604 | 05 |  |  |  | 김규완 | 2 |  | Y |  |  | Y |  | 101.4 | 12-10 | 92.49 | 0 | A |  | 1592 | 1 | 0.26 | 1540 | 1.44 | 52 | 21 | 13 | 0:13 | 15 | 16 | 0 | 131 |  | 62.62 | 0 | 0 | N2 | 2022-01-20 17:01 | 2022-01-20 17:15 | 14 | 2022-01-20 16:50 | 25 |  |  |  |  | Y | [7 empty] | 2 | 4 | 0 | 14.1 | [20 empty] | 1.295 |  |  | 0 | 0 | A | [9 empty] | 100 | 0 | 1464 | 41 | 0 | 133 | 0 | 699 | 0 | 206 | 0 | 0 | 63 | 38
2022-01-20 | A69231 | 1 | 고탄소 | STB2 |  | Al 탈산 | B | 21 | 31 | 51400 | 82.13 | D | D | D |  | 1 | 1 |  | 1520 | 1570 | 4300 |  |  | 4300 | 50.82 | 10 | 84610 | 1559 |  | Y | 40 | 30 | [7 empty] | 김덕진 | 2 |  |  | Y |  | N |  | 105.4 | 13-4 | 202.34 | 0 | A |  | 1559 | 3 | 0.17 | 1510 | 1.26 | 54 | 23 | 360 | 6:00 | 25 | 26 | 25 | 0 |  | 0 |  | 400 | AR | 2022-01-20 17:12 | 2022-01-20 17:22 | 10 | 2022-01-20 17:01 | 21 |  |  |  |  | Y |  |  |  | Y | [5 empty] | 119.54 | 84.23 | [20 empty] | 1.238 |  |  | 2.59 | 0 | A | [9 empty] | 0 | 38 | 250 | 29 | 0 | 151 | 0 | 847 | 0 | 592 | 0 | 0 | 171 | 49
2022-01-20 | B68608 | 2 | 중탄소 | AE1548 | TUNDISH교체전 | Al 탈산 | B | 29 | 76 | 47350 | 81.85 | D | D |  | D | 1 |  | 1 | 1540 | 1540 | 6300 |  |  | 6300 | 71.89 | 12 | 87636 | 1613 |  | Y | 37 | 33 |  |  | B68605 | 05 |  |  |  | 김규완 | 2 |  | Y |  |  | Y |  | 104.95 | 12-4 | 118.46 | 0 | A |  | 1607 | 1 | 0.3 | 1552 | 1.43 | 64 | 28 | 193 | 3:13 | 15 | 17 | 0 | 132 |  | 135.91 | 0 | 0 | N2 | 2022-01-20 18:03 | 2022-01-20 18:23 | 20 | 2022-01-20 17:53 | 30 |  |  |  |  | Y | [7 empty] | 2 | 5 | 0 | 28.71 | [20 empty] | 0.98 |  |  | 0.27 | 0.27 | A | [9 empty] | 77 | 0 | 1428 | 68 | 0 | 130 | 0 | 695 | 0 | 205 | 0 | 0 | 64 | 12
2022-01-20 | A69232 | 1 | 고탄소 | STB2 |  | Al 탈산 | B | 19 | 24 | 54400 | 79.55 | D | D | D |  | 1 | 1 |  | 1520 | 1549 | 5500 |  |  | 5500 | 65 | 10 | 84610 | 1562 |  | Y | 40 | 32 | [7 empty] | 김덕진 | 2 |  |  | Y |  |  |  | 98.95 | 12-8 | 239.98 | 0 | A |  | 1562 | 3 | 0.17 | 1516 | 1.21 | 60 | 23 | 261 | 4:21 | 25 | 25 | 26 | 0 |  | 0 |  | 400 | AR | 2022-01-20 18:13 | 2022-01-20 18:41 | 29 | 2022-01-20 18:10 | 31 |  |  |  |  | Y |  |  |  | Y | [5 empty] | 119.82 | 59.35 | [20 empty] | 1.214 |  |  | 0.01 | 0 | A | [9 empty] | 0 | 0 | 257 | 0 | 0 | 154 | 0 | 861 | 0 | 590 | 0 | 0 | 194 | 47
2022-01-20 | B68609 | 2 | 중탄소 | AE4340 | TUNDISH교체 | Al 탈산 | B | 18 | 12 | 52800 | 89.5 | D | D |  | D | 1 |  | 2 | 1540 | 1559 | 8400 |  |  | 8400 | 92.19 | 13 | 91118 | 1642 |  | Y | 44 | 41 |  |  | B68607 | 05 |  |  |  | 김규완 |  |  | Y |  |  | Y |  | 102.5 | 13-5 | 164.63 | 0 | A |  | 1634 | 1 | 0.31 | 1575 | 1.64 | 86 | 33 | 209 | 3:29 | 18 | 19 | 0 | 133 |  | 99.67 | 0 | 0 | AR | 2022-01-20 19:15 | 2022-01-20 19:55 | 40 | 2022-01-20 19:06 | 49 |  |  |  |  | N | [8 empty] | 3 | 24.59 | 0 | [16 empty] | 1 |  |  |  | 1.81 |  |  | 0 | 0 | A | [9 empty] | 1120 | 0 | 682 | 47 | 0 | 254 | 0 | 700 | 0 | 205 | 0 | 0 | 149 | 67 |  |  |  |  | 1
2022-01-20 | A69233 | 1 | 고탄소 | STB2 |  | Al 탈산 | B | 36 | 50 | 51000 | 89.07 | D | D | D |  | 1 | 1 |  | 1520 | 1577 | 4800 |  |  | 4800 | 47.28 | 12 | 101532 | 1557 |  | Y | 50 | 30 | [7 empty] | 차승주 | 2 | [6 empty] | 105.55 | 12-10 | 222.78 | 0 | A |  | 1557 | 3 | 0.18 | 1522 | 0.95 | 66 | 22 | 272 | 4:32 | 25 | 25 | 27 | 0 |  | 0 |  | 400 | AR | 2022-01-20 19:23 | 2022-01-20 19:50 | 27 | 2022-01-20 19:21 | 29 |  |  |  |  | Y |  |  |  | Y | [5 empty] | 121.63 | 50.32 | [20 empty] | 1.142 |  |  | 0 | 0 | A | [9 empty] | 0 | 0 | 296 | 0 | 0 | 208 | 0 | 1130 | 0 | 648 | 0 | 0 | 246 | 33
2022-01-20 | B68610 | 2 | 중탄소 | AE4340 |  | Al 탈산 | B | 1 | 76 | 49300 | 96.88 | D | D |  | D | 1 |  | 1 | 1540 | 1540 | 7900 |  |  | 7900 | 77.03 | 13 | 102560 | 1609 |  | Y | 44 | 40 | [7 empty] | 김규완 | 2 | [6 empty] | 105.9 | 12-5 | 175.22 | 0 | A |  | 1622 | 1 | 0.3 | 1553 | 1.65 | 64 | 25 | 212 | 3:32 | 18 | 22 | 0 | 134 | 30 | 165.38 | 0 | 0 | AR | 2022-01-20 20:18 | 2022-01-20 21:00 | 42 | 2022-01-20 20:02 | 59 |  |  |  |  | N | [7 empty] | 3 | 4.5 | 44.58 | 0 | [20 empty] | 0.69 |  |  | 0.2 | 0.2 | A | [9 empty] | 1136 | 0 | 785 | 46 | 0 | 244 | 0 | 698 | 0 | 206 | 0 | 0 | 0 | 39
2022-01-20 | A69234 | 1 | 고탄소 | STB2 |  | Al 탈산 | B | 6 | 14 | 52700 | 82.37 | D | D | D |  | 1 | 1 |  | 1520 | 1569 | 4800 |  |  | 4800 | 47.28 | 12 | 101532 | 1553 |  | Y | 44 | 28 | [7 empty] | 김덕진 | 2 |  |  | Y |  | N |  | 100.3 | 13-2 | 25.09 | 0 | A |  | 1553 | 3 | 0.18 | 1521 | 0.86 | 65 | 23 | 258 | 4:18 | 25 | 25 | 28 | 0 |  | 0 |  | 400 | AR | 2022-01-20 20:20 | 2022-01-20 20:54 | 34 | 2022-01-20 20:18 | 36 |  |  |  |  | Y |  |  |  | Y | [5 empty] | 120.94 | 50.73 | [20 empty] | 0.887 |  |  | 0 | 0 | A | [9 empty] | 0 | 0 | 257 | 16 | 0 | 139 | 0 | 1095 | 0 | 853 | 0 | 0 | 220 | 43
2022-01-20 | B68611 | 2 | 중탄소 | AE4340 |  | Al 탈산 | B | 31 | 30 | 53000 | 116.77 | D | D |  | D | 1 |  | 1 | 1540 | 1542 | 7600 |  |  | 7600 | 83.74 | 11 | 90752 | 1619 |  | Y | 44 | 40 | [7 empty] | 김규완 | 2 |  |  |  |  | Y |  | 100 | 12-8 | 130.03 | 0 | A |  | 1616 | 1 | 0.35 | 1557 | 1.41 | 68 | 22 | 193 | 3:13 | 18 | 19 | 0 | 135 |  | 161.8 | 0 | 0 | AR | 2022-01-20 21:40 | 2022-01-20 22:09 | 30 | 2022-01-20 21:05 | 65 |  |  |  |  | N | [7 empty] | 3 | 4 | 36.56 | 0 | [20 empty] | 0.59 |  |  | 0.2 | 0.2 | A | [9 empty] | 1110 | 0 | 724 | 27 | 0 | 230 | 0 | 693 | 0 | 206 | 0 | 0 | 0 | 43
2022-01-20 | A69235 | 1 | 고탄소 | STB2 |  | Al 탈산 | B | 21 | 32 | 50700 | 90.38 | D | D | D |  | 1 | 1 |  | 1520 | 1581 | 5100 |  |  | 5100 | 60.28 | 10 | 84610 | 1553 |  | Y | 48 | 30 | [7 empty] | 김덕진 | 2 |  |  | Y | [5 empty] | 106.15 | 0 | A |  | 1553 | 3 | 0.17 | 1518 | 0.85 | 62 | 22 | 278 | 4:38 | 25 | 25 | 29 | 0 |  | 0 |  | 400 | AR | 2022-01-20 21:34 | 2022-01-20 21:56 | 23 | 2022-01-20 21:32 | 24 |  |  |  |  | Y |  |  |  | Y | [5 empty] | 121.85 | 79.19 | [20 empty] | 1.087 |  |  | 1.5 | 0 | A | [9 empty] | 0 | 41 | 247 | 35 | 0 | 137 | 0 | 1099 | 0 | 499 | 0 | 0 | 502 | 59
2022-01-20 | A69236 | 1 | 고탄소 | STB2 | TUNDISH교체전 | Al 탈산 | B | 19 | 25 | 53900 | 90.65 | D | A | A |  | 1 | 1 |  | 1520 | 1569 | 4700 |  |  | 4700 | 47.85 | 12 | 98217 | 1558 |  | Y | 51 | 30 | [7 empty] | 김덕진 | 2 | [6 empty] | 103.4 | 13-3 | 254.85 | 0 | A |  | 1558 | 3 | 0.18 | 1523 | 1 | 67 | 23 | 360 | 6:00 | 25 | 25 | 30 | 0 |  | 0 |  | 600 | AR | 2022-01-20 22:42 | 2022-01-20 23:01 | 16 | 2022-01-20 22:38 | 20 |  |  |  |  | Y |  |  |  | Y | [5 empty] | 0.13 | 0 | [20 empty] | 1.171 |  |  | 2.92 | 0 | B | [9 empty] | 0 | 0 | 286 | 27 | 0 | 137 | 0 | 498 | 0 | 399 | 0 | 0 | 0 | 29
2022-01-20 | B68612 | 2 | 중탄소 | AE4340 |  | Al 탈산 | B | 29 | 77 | 47350 | 93.72 | D | A |  | A | 1 |  | 1 | 1540 | 1557 | 7300 |  |  | 7300 | 71.07 | 12 | 102720 | 1605 |  | Y | 48 | 42 | [7 empty] | 김규완 | 2 |  |  |  |  | Y |  | 110.35 | 12-9 | 139.81 | 0 | A |  | 1607 | 1 | 0.28 | 1558 | 1.31 | 69 | 28 | 222 | 3:42 | 18 | 18 | 0 | 136 |  | 119.5 | 0 | 0 | AR | 2022-01-20 22:46 | 2022-01-20 23:19 | 33 | 2022-01-20 22:36 | 44 |  |  |  |  | N | [7 empty] | 2 | 4.5 | 30.94 | 0 | [20 empty] | 1.26 |  |  | 0.03 | 0.03 | A | [9 empty] | 1162 | 0 | 819 | 32 | 0 | 255 | 0 | 695 | 0 | 206 | 0 | 0 | 0 | 34 |  |  | 6
2022-01-20 | B68613 | 2 | 중탄소 | AE4340 |  | Al 탈산 | B | 18 | 13 | 53050 | 95.6 | A | A |  | A | 1 |  | 1 | 1540 | 1550 | 6400 |  |  | 6400 | 62.31 | 12 | 102720 | 1619 |  | Y | 47 | 33 | [7 empty] | 박용우 | 2 | [6 empty] | 94.65 | 12-6 | 174.89 | 0 | A |  | 1607 | 1 | 0.27 | 1558 | 1.31 | 69 | 26 | 254 | 4:14 | 18 | 19 | 0 | 137 |  | 41.27 | 0 | 0 | AR | 2022-01-20 23:48 | 2022-01-21 00:33 | 46 | 2022-01-20 23:35 | 59 |  |  |  |  | N | [7 empty] | 2 | 5 | 13.83 | 0 | [20 empty] | 0.92 |  |  | 0.11 | 0.11 | A | [9 empty] | 1010 | 0 | 711 | 8 | 0 | 242 | 0 | 497 | 0 | 205 | 0 | 0 | 50 | 5 |  |  | 6
2022-01-20 | A69237 | 1 | 저탄소 | SCR420H1V | TUNDISH교체 | Al 탈산 | B | 36 | 51 | 51400 | 77.13 | A | A | A |  | 1 | 1 |  | 1540 | 1544 | 7800 |  |  | 7800 | 92.19 | 10 | 84610 | 1654 |  | Y | 44 | 38 |  |  | A69234 |  |  |  |  | 조관훈 | 2 |  | Y |  |  |  |  | 103.65 | 12-8 | 0 | 163.78 | A |  | 1654 | 3 | 0.18 | 1613 | 1.24 | 104 | 36 | 262 | 4:22 | 13 | 20 | 31 | 0 |  | 0 |  | 999 | N2 | 2022-01-20 23:40 | 2022-01-21 00:27 | 47 | 2022-01-20 23:40 | 47 |  |  |  |  | Y |  |  |  | Y | [5 empty] | 0 | 210.18 | [19 empty] | 2.21 |  |  |  | 4.11 | 0 | B | [9 empty] | 631 | 967 | 0 | 61 | 0 | 246 | 0 | 795 | 0 | 494 | 0 | 0 | 0 | 17 |  |  |  |  | 1
2022-01-20 | B68614 | 2 | 중탄소 | AE4340 |  | Al 탈산 | B | 1 | 77 | 48750 | 85.52 | A | A |  | A | 1 |  | 1 | 1540 | 1563 | 7000 |  |  | 7000 | 45.63 | 21 | 153422 | 1622 |  | Y | 43 | 38 | [7 empty] | 박용우 | 2 | [6 empty] | 107.95 | 12-6 | 156.84 | 0 | A |  | 1611 | 1 | 0.26 | 1611 | 0 | 122 | 28 | 220 | 3:40 | 18 | 18 | 0 | 138 |  | 46.44 | 0 | 0 | AR | 2022-01-21 00:50 | 2022-01-21 01:43 | 53 | 2022-01-21 00:42 | 61 |  |  |  |  | N | [8 empty] | 4 | 13.38 | 0 | LTC-2번 대차 감속기 고장 연주 감속 | [19 empty] | 0.89 |  |  | 0 | 0 | A | [9 empty] | 1177 | 0 | 814 | 24 | 0 | 219 | 0 | 654 | 0 | 206 | 0 | 0 | 37 | 16 |  |  | 6
2022-01-20 | A69238 | 1 | 저탄소 | SCR420H1V |  | Al 탈산 | B | 6 | 15 | 52900 | 68.82 | A | A | A |  | 1 | 1 |  | 1540 | 1518 | 7300 |  |  | 7300 | 47.93 | 18 | 152298 | 1613 |  | Y | 44 | 37 |  |  | A69235 |  |  |  |  | 조관훈 | 2 |  | Y |  |  |  |  | 100.75 | 13-3 | 0 | 188.63 | A |  | 1613 | 3 | 0.17 | 1584 | 1.16 | 75 | 21 | 285 | 4:45 | 13 | 15 | 32 | 0 |  | 0 |  | 888 | N2 | 2022-01-21 01:02 | 2022-01-21 01:40 | 39 | 2022-01-21 01:02 | 39 |  |  |  |  | Y |  |  |  | Y | [5 empty] | 0 | 148.72 | [23 empty] | 4.13 | 1.63 | A | [9 empty] | 538 | 938 | 0 | 14 | 0 | 214 | 0 | 499 | 0 | 396 | 0 | 0 | 0 | 0
2022-01-20 | B68615 | 2 | 중탄소 | AE4340M8 |  | Al 탈산 | B | 31 | 31 | 52200 | 98.17 | A | A |  | A | 1 |  | 1 | 1540 | 1542 | 7800 |  |  | 7800 | 157.89 | 8 | 49400 | 1627 |  | Y | 45 | 42 | [7 empty] | 박용우 | 2 | [6 empty] | 106 | 13-4 | 172.84 | 0 | A |  | 1616 | 1 | 0.26 | 1560 | 1.44 | 74 | 24 | 239 | 3:59 | 18 | 18 | 0 | 139 |  | 38.42 | 0 | 0 | AR | 2022-01-21 02:01 | 2022-01-21 02:49 | 48 | 2022-01-21 01:46 | 63 |  |  |  |  | N | [8 empty] | 4.5 | 10.59 | 0 | LTC-2번 대차 감속기 고장 | [19 empty] | 0.88 |  |  | 0 | 0 | B | [9 empty] | 1205 | 74 | 0 | 41 | 0 | 207 | 0 | 1042 | 0 | 204 | 0 | 0 | 102 | 12
2022-01-20 | A69239 | 1 | 저탄소 | SCR420HC | 유사강종연연주 | Al 탈산 | B | 21 | 33 | 48500 | 76.83 | A | A | A |  | 1 | 1 |  | 1540 | 1555 | 6700 |  |  | 6700 | 131.98 | 6 | 50766 | 1618 |  | Y | 48 | 38 | [10 empty] | Y |  |  |  |  | 106.3 | 13-4 | 0 | 275.09 | A |  | 1618 | 3 | 0.17 | 1585 | 1.18 | 74 | 20 | 293 | 4:53 | 16 | 16 | 33 | 0 |  | 0 |  | 999 | N2 | 2022-01-21 02:32 | 2022-01-21 02:58 | 27 | 2022-01-21 02:30 | 28 |  |  |  |  | Y |  |  |  | Y | [5 empty] | 0 | 138.33 | [23 empty] | 4.13 | 3.44 | B | [9 empty] | 672 | 804 | 0 | 10 | 0 | 301 | 0 | 974 | 0 | 736 | 0 | 0 | 34 | 19 |  |  |  | 0
2022-01-20 | B68616 | 2 | 중탄소 | AE4340M8 |  | Al 탈산 | B | 29 | 78 | 47550 | 96.1 | A | A |  | A | 1 |  | 1 | 1540 | 1523 | 8400 |  |  | 8400 | 88.82 | 12 | 94568 | 1638 |  | Y | 47 | 43 | [7 empty] | 박용우 | 2 | [8 empty] | 252.93 | 0 | A |  | 1616 | 1 | 0.24 | 1555 | 1.37 | 69 | 27 | 288 | 4:48 | 18 | 18 | 0 | 140 |  | 26.75 | 0 | 0 | AR | 2022-01-21 03:06 | 2022-01-21 03:53 | 47 | 2022-01-21 02:58 | 55 |  |  |  |  | N | 대차고장 | [7 empty] | 4.5 | 11.43 | 0 | LTC-2번 대차 감속기 고장 | [19 empty] | 0.98 |  |  | 0 | 0 | A | [9 empty] | 1165 | 0 | 0 | 15 | 0 | 274 | 0 | 1188 | 0 | 204 | 0 | 0 | 105 | 0
2022-01-20 | A69240 | 1 | 저탄소 | SCR420HC |  | Al 탈산 | B | 19 | 26 | 53500 | 68.25 | A | A | A |  | 1 | 1 |  | 1540 | 1527 | 6700 |  |  | 6700 | 79.19 | 10 | 84610 | 1630 |  | Y | 42 | 33 | [10 empty] | Y |  |  |  |  | 95.85 | 12-5 | 0 | 186.3 | A |  | 1630 | 3 | 0.17 | 1586 | 1.63 | 75 | 20 | 282 | 4:42 | 16 | 17 | 34 | 0 |  | 0 |  | 999 | N2 | 2022-01-21 03:26 | 2022-01-21 04:07 | 41 | 2022-01-21 03:25 | 42 |  |  |  |  | Y |  |  |  | Y | [5 empty] | 0 | 142.75 | [23 empty] | 4.13 | 5.62 | A | [9 empty] | 937 | 507 | 0 | 0 | 0 | 221 | 0 | 495 | 0 | 431 | 0 | 0 | 0 | 0 |  |  |  | 0
2022-01-20 | B68617 | 2 | 중탄소 | AE4340M8 |  | Al 탈산 | B | 18 | 14 | 52700 | 85.42 | A | A |  | A | 1 |  | 1 | 1540 | 1541 | 6500 |  |  | 6500 | 68.27 | 13 | 95211 | 1630 |  | Y | 41 | 35 | [7 empty] | 박용우 | 2 | [8 empty] | 179.2 | 0 | A |  | 1604 | 1 | 0.23 | 1547 | 0 | 61 | 17 | 251 | 4:11 | 18 | 18 | 0 | 141 |  | 21.96 | 0 | 0 | AR | 2022-01-21 04:10 | 2022-01-21 05:02 | 52 | 2022-01-21 03:58 | 64 |  |  |  |  | Y | [8 empty] | 5 | 8.57 | 0 | [20 empty] | 1.23 |  |  | 0.09 | 0.09 | A | [9 empty] | 1116 | 0 | 0 | 39 | 0 | 275 | 0 | 794 | 0 | 204 | 0 | 0 | 129 | 41 |  |  | 11
2022-01-20 | A69241 | 1 | 저탄소 | SCR420HC |  | Al 탈산 | B | 36 | 52 | 50700 | 67.72 | A | A | A |  | 1 | 1 |  | 1540 | 1529 | 6500 |  |  | 6500 | 64.02 | 12 | 101532 | 1621 |  | Y | 41 | 33 | [15 empty] | 105.45 | 12-9 | 0 | 258.76 | A |  | 1621 | 3 | 0.18 | 1579 | 1.56 | 68 | 23 | 281 | 4:41 | 16 | 17 | 35 | 0 |  | 0 |  | 999 | N2 | 2022-01-21 04:39 | 2022-01-21 05:08 | 29 | 2022-01-21 04:39 | 29 |  |  |  |  | Y |  |  |  | Y | [5 empty] | 0 | 12.15 | [23 empty] | 4.13 | 8.37 | A | [9 empty] | 1149 | 393 | 0 | 28 | 0 | 264 | 0 | 881 | 0 | 546 | 0 | 0 | 47 | 0 |  |  |  | 0
2022-01-20 | B68618 | 2 | 중탄소 | AE4340M8 | 잔강최소화전 | Al 탈산 | B | 1 | 78 | 49150 | 106.32 | A | A |  | A | 1 |  | 1 | 1540 | 1522 | 9300 |  |  | 9300 | 95.2 | 15 | 97691 | 1636 |  | Y | 49 | 45 | [7 empty] | 박용우 | 2 | [6 empty] | 107.45 | 12-6 | 221.4 | 0 | A |  | 1623 | 1 | 0.27 | 1571 | 0.95 | 85 | 40 | 355 | 5:55 | 18 | 18 | 0 | 142 |  | 22.18 | 0 | 0 | AR | 2022-01-21 05:49 | 2022-01-21 06:06 | 18 | 2022-01-21 05:33 | 33 | [12 empty] | 3 |  | 9.61 | 0 | [20 empty] | 1.03 |  |  | 0.16 | 0.16 | A | [9 empty] | 1228 | 0 | 0 | 24 | 0 | 266 | 0 | 894 | 0 | 205 | 0 | 0 | 145 | 0 |  |  | 11
2022-01-20 | A69242 | 1 | 저탄소 | SCR420HC |  | Al 탈산 | B | 6 | 16 | 52600 | 72.38 | A | A | A |  | 1 | 1 |  | 1540 | 1553 | 5600 |  |  | 5600 | 55.16 | 12 | 101532 | 1621 |  | Y | 41 | 32 | [10 empty] | Y |  |  |  |  | 97.15 | 12-8 | 0 | 171.98 | A |  | 1621 | 3 | 0.17 | 1580 | 1.37 | 69 | 21 | 312 | 5:12 | 16 | 18 | 36 | 0 |  | 0 |  | 999 | N2 | 2022-01-21 05:42 | 2022-01-21 06:12 | 30 | 2022-01-21 05:40 | 32 |  |  |  |  | Y |  |  |  | Y | [5 empty] | 0 | 153.16 | [23 empty] | 0 | 0 | A | [9 empty] | 679 | 710 | 0 | 0 | 0 | 216 | 0 | 497 | 0 | 415 | 0 | 0 | 0 | 0 |  |  |  | 0
2022-01-20 | B68619 | 2 | 중탄소 | AE4330VM2 | 잔강최소화 | Al 탈산 | B | 31 | 32 | 52450 | 96.72 | A | A |  | C | 1 |  | 1 | 1540 | 1587 | 7500 |  |  | 7500 | 79.76 | 13 | 94032 | 1614 |  | Y | 44 | 42 | [7 empty] | 박용우 | 2 | [8 empty] | 287.81 | 0 | A |  | 1630 | 1 | 0.33 | 1565 | 1.19 | 72 | 23 | 334 | 5:34 | 18 | 18 | 0 | 143 |  | 25.93 | 0 | 0 | AR | 2022-01-21 06:42 | 2022-01-21 07:33 | 51 | 2022-01-21 06:31 | 63 |  |  |  |  | Y | [7 empty] | 5 | 3.8 | 8.65 | 0 | [20 empty] | 1.69 |  |  | 0.28 | 0.28 | A | [9 empty] | 1281 | 0 | 1068 | 71 | 0 | 272 | 0 | 1402 | 0 | 313 | 0 | 0 | 197 | 36 |  |  | 11
2022-01-20 | A69243 | 1 | 저탄소 | SCR420HC |  | Al 탈산 | B | 21 | 34 | 49800 | 69.73 | A | C | C |  | 1 | 1 |  | 1540 | 1567 | 5600 |  |  | 5600 | 55.16 | 12 | 101532 | 1616 |  | Y | 41 | 31 | [10 empty] | Y |  |  |  |  | 106.15 | 13-4 | 0 | 268.22 | A |  | 1613 | 3 | 0.18 | 1582 | 1.11 | 71 | 26 | 326 | 5:26 | 16 | 17 | 37 | 0 |  | 0 |  | 800 | N2 | 2022-01-21 06:43 | 2022-01-21 07:08 | 25 | 2022-01-21 06:42 | 26 |  |  |  |  | Y |  |  |  | Y | [5 empty] | 0 | 151.9 | [23 empty] | 6.14 | 7.23 | A | [9 empty] | 1218 | 411 | 0 | 20 | 0 | 254 | 0 | 496 | 0 | 399 | 0 | 0 | 0 | 0 |  |  |  | 0
2022-01-21 | B68620 | 2 | 중탄소 | AE4330VM2 |  | Al 탈산 | B | 29 | 79 | 47450 | 132.73 | C | C |  | C | 1 |  | 1 | 1540 | 1568 | 8300 |  |  | 8300 | 88.12 | 12 | 94190 | 1631 | 357 | Y | 56 | 46 | [7 empty] | 박용우 | 2 | [6 empty] | 111.15 | 12-9 | 350.63 | 0 | A |  | 1631 | 1 | 0.39 | 1544 | 1.33 | 51 | 18 | 314 | 5:14 | 18 | 20 | 0 | 144 |  | 67.14 | 0 | 0 | AR | 2022-01-21 08:20 | 2022-01-21 08:40 | 20 | 2022-01-21 07:46 | 54 |  |  |  |  | Y | [7 empty] | 18 |  | 17.84 | 0 | 연주 주입온도낮아 6T내림 Ni 강종으로 잔강처리 | [22 empty] | 1.14 | 1.14 | A | [9 empty] | 1414 | 10 | 1185 | 103 | 0 | 296 | 0 | 894 | 0 | 206 | 0 | 0 | 155 | 60 |  |  | 11
2022-01-21 | A69244 | 1 | 저탄소 | SCR420HC | 연주종료 | Al 탈산 | B | 19 | 27 | 53200 | 82 | C | C | C |  | 1 | 1 |  | 1540 | 1531 | 6100 |  |  | 6100 | 73.87 | 10 | 82583 | 1619 |  | Y | 42 | 30 | [7 empty] | 이호남 | 2 |  | Y | [6 empty] | 0.05 | 278.33 | A |  | 1607 | 3 | 0.29 | 1571 | 0.92 | 60 | 25 | 447 | 7:27 | 16 | 18 | 38 | 0 |  | 0 |  | 300 | N2 | 2022-01-21 07:54 | 2022-01-21 08:09 | 15 | 2022-01-21 07:52 | 17 |  |  |  |  | Y |  |  |  | Y | [5 empty] | 0 | 193.43 | [23 empty] | 1 | 0 | B | [9 empty] | 912 | 485 | 0 | 44 | 0 | 262 | 0 | 499 | 0 | 395 | 0 | 0 | 0 | 0
2022-01-21 | B68621 | 2 | 중탄소 | SCM440I |  | Al 탈산 | I | 18 | 15 | 52800 | 102.3 | C | C |  | C | 1 |  | 1 | 1560 | 1517 | 7600 |  |  | 7600 | 89.41 | 10 | 85000 | 1649 |  | INGOT | 52 | 38 | [7 empty] | 추창도 | [5 empty] | Y |  | 92.8 | 12-4 | 197.54 | 0 | A |  | 1648 | 1 | 0.35 | 1578 | 1.73 | 83 |  | 253 | 4:13 | 20 | 21 | 0 | 145 |  | 189.58 | 0 | 0 | AR | 2022-01-21 09:04 |  | 21 | 2022-01-21 08:51 | [13 empty] | 3 |  | 44.81 | 0 | [18 empty] | 1.1 |  |  |  |  | 0.21 | 0.21 | A | [9 empty] | 1036 | 0 | 109 | 21 | 0 | 66 | 0 | 499 | 0 | 205 | 0 | 0 | 101 | 21
2022-01-21 | A69245 | 1 | 중탄소 | AE4330VM2 |  | Al 탈산 | B | 36 | 53 | 51000 | 127.48 | C | C |  | C | 1 |  | 1 | 1530 | 1561 | 9200 |  |  | 9200 | 91.01 | 15 | 101086 | 1626 |  | Y | 68 | 45 | [7 empty] | 이호남 | 2 | [8 empty] | 300.7 | 0 | A |  | 1622 | 1 | 0.35 | 1551 | 1.69 | 58 | 21 | 329 | 5:29 | 18 | 20 | 0 | 146 | 70 | 71.27 | 0 | 0 | AR | 2022-01-21 09:53 | 2022-01-21 09:53 | 0 | 2022-01-21 09:29 | 24 | [12 empty] | 7 |  | 17.77 | 0 | [20 empty] | 0.96 |  |  | 0.43 | 0.43 | B | [9 empty] | 1463 | 20 | 1114 | 71 | 0 | 256 | 0 | 933 | 0 | 649 | 0 | 0 | 183 | 48 |  |  | 13
2022-01-21 | A69246 | 1 | 중탄소 | AE4330VM2 | TUNDISH교체전 | Al 탈산 | B | 6 | 17 | 52900 | 92.48 | C | C | C |  | 1 | 1 |  | 1530 | 1558 | 7300 |  |  | 7300 | 73.37 | 14 | 99501 | 1597 |  | Y | 54 | 36 | [11 empty] | Y |  |  |  | 101.8 | 13-3 | 255.17 | 0 | A |  | 1600 | 3 | 0.25 | 1551 | 1.32 | 58 | 17 | 288 | 4:48 | 18 | 18 | 39 | 0 |  | 0 |  | 300 | AR | 2022-01-21 10:32 | 2022-01-21 11:08 | 36 | 2022-01-21 10:30 | 38 |  |  |  |  | Y |  |  |  | Y | [5 empty] | 73.33 | 103.78 | [20 empty] | 0.89 |  |  | 7.34 | 0 | B | [9 empty] | 1274 | 97 | 972 | 42 | 0 | 229 | 0 | 715 | 0 | 552 | 0 | 0 | 0 | 55 |  |  | 20
2022-01-21 | A69247 | 1 | 중탄소 | SM45CB | TUNDISH교체 | Si 탈산 | B | 21 | 35 | 51000 | 80.9 | C | C | C |  | 1 | 1 |  | 1530 | 1559 | 7200 |  |  | 7200 | 72.96 | 12 | 98685 | 1615 |  | Y | 46 | 37 | [7 empty] | 이호남 | 2 | [6 empty] | 109.45 | 13-7 | 0 | 233.46 | A |  | 1632 | 3 | 0.24 | 1587 | 1.32 | 94 | 28 | 270 | 4:30 | 14 | 20 | 40 | 0 |  | 0 |  | 300 | N2 | 2022-01-21 11:35 | 2022-01-21 12:42 | 67 | 2022-01-21 11:34 | 68 |  |  |  |  | N |  |  |  | Y | [5 empty] | 0 | 167.89 | [19 empty] | 1.88 |  |  |  | 13.42 | 0 | A | [9 empty] | 0 | 0 | 604 | 26 | 0 | 125 | 0 | 1016 | 0 | 771 | 0 | 0 | 217 | 29 |  |  |  |  | 1
2022-01-21 | B68622 | 2 | 중탄소 | SM45CB |  | Si 탈산 | B | 29 | 80 | 48700 | 75.57 | C | C | C |  | 1 | 1 |  | 1540 | 1550 | 6000 |  |  | 6000 | 65.49 | 11 | 91622 | 1613 |  | Y | 40 | 34 | [7 empty] | 추창도 | 2 |  |  |  |  | Y |  | 94.1 | 11-3 | 16.4 | 188.27 | A |  | 1608 | 3 | 0.21 | 1576 | 0.94 | 83 | 33 | 271 | 4:31 | 14 | 15 | 41 | 0 |  | 0 |  | 400 | N2 | 2022-01-21 12:52 | 2022-01-21 13:51 | 60 | 2022-01-21 12:50 | 61 | [14 empty] | 0 | 195.77 | [23 empty] | 18.67 | 0 | A | [9 empty] | 0 | 0 | 0 | 16 | 0 | 100 | 0 | 1092 | 0 | 520 | 0 | 0 | 160 | 21
2022-01-21 | B68623 | 2 | 중탄소 | SM45CB |  | Si 탈산 | B | 31 | 33 | 52450 | 96.07 | C | C | C |  | 1 | 1 |  | 1540 | 1534 | 7100 |  |  | 7100 | 75.49 | 11 | 94055 | 1605 |  | Y | 71 | 36 | [15 empty] | 95.75 | 12-3 | 0 | 132.8 | A |  | 1610 | 3 | 0.21 | 1578 | 1.28 | 85 | 25 | 282 | 4:42 | 14 | 14 | 42 | 0 |  | 0 |  | 400 | N2 | 2022-01-21 13:52 | 2022-01-21 14:53 | 60 | 2022-01-21 13:52 | 60 | [14 empty] | 0 | 128.93 | [23 empty] | 29.81 | 0 | B | [9 empty] | 0 | 0 | 235 | 0 | 0 | 100 | 0 | 1144 | 0 | 523 | 0 | 0 | 157 | 43
2022-01-21 | A69248 | 1 | 고탄소 | AE1055LS | 연주시작 | Al 탈산 | B | 19 | 28 | 53600 | 139.32 | C | D | D |  | 1 | 1 |  | 1520 | 1601 | 8600 |  |  | 8600 | 106.51 | 10 | 80746 | 1641 |  | Y | 95 | 87 | A69248 성분 오버로A69249로 반탕 | [6 empty] | 이호남 | 2 | [6 empty] | 90.55 | 11-8 | 0.69 | 168.03 | A |  | 1629 | 3 | 0.19 | 1581 | 1.09 | 97 | 37 | 267 | 4:27 | 25 | 25 | 43 | 0 |  | 0 |  | 800 | N2 | 2022-01-21 15:04 | 2022-01-21 15:19 | 19 | 2022-01-21 15:04 | 19 |  |  |  |  | Y |  |  |  | Y | [5 empty] | 0 | 340.59 | [19 empty] | 1.7 |  |  |  | 30.61 | 0.54 | A | [9 empty] | 0 | 0 | 774 | 35 | 0 | 212 | 0 | 1455 | 0 | 767 | 0 | 0 | 312 | 35 |  |  |  | 0 | 1
2022-01-21 | B68624 | 2 | 중탄소 | SM45CB |  | Si 탈산 | B | 1 | 79 | 49500 | 98.98 | C | D |  | D | 1 |  | 1 | 1540 | 1594 | 6000 |  |  | 6000 | 65.68 | 12 | 91356 | 1625 |  | Y | 41 | 35 | [15 empty] | 89.9 | 10-9 | 0 | 178.4 | A |  | 1614 | 1 | 0.28 | 1563 | 0 | 70 | 21 | 245 | 4:05 | 14 | 15 | 0 | 0 | 40 | 31.55 | 0 | 0 | N2 | 2022-01-21 15:29 | 2022-01-21 15:58 | 29 | 2022-01-21 15:02 | 56 |  |  |  |  | N | [7 empty] | 14 | 5.8 | 0.36 | 0.76 | [23 empty] | 1.69 | 1.69 | A | [9 empty] | 0 | 0 | 245 | 10 | 0 | 99 | 0 | 1109 | 0 | 412 | 0 | 0 | 247 | 54
2022-01-21 | A69249 | 1 | 고탄소 | AE1055LS |  | Al 탈산 | B | 6 | 18 | 0 | 92.85 | C | D | D |  | 1 | 1 |  | 1520 | 1549 | 5900 |  |  | 5900 | 69.74 | 10 | 84600 | 1608 |  | Y | 46 | 30 | A69248 성분 오버로 반탕 | [6 empty] | 이호남 | 2 | [6 empty] | 146.95 |  | 7.26 | 137.61 | A |  | 1588 | 3 | 0.18 | 1557 | 0.69 | 73 | 35 | 258 | 4:18 | 25 | 25 | 44 | 0 |  | 0 |  | 500 | N2 | 2022-01-21 15:54 | 2022-01-21 16:12 | 19 | 2022-01-21 15:52 | 20 |  |  |  |  | Y |  |  |  | Y | [5 empty] | 0 | 275.36 | [23 empty] | 31.48 | 0.79 | A | [9 empty] | 0 | 0 | 629 | 21 | 0 | 280 | 0 | 1659 | 0 | 1161 | 0 | 0 | 404 | 38
2022-01-21 | B68625 | 2 | 중탄소 | SM45CB |  | Si 탈산 | B | 33 | 1 | 54500 | 86.33 | D | D |  | D | 1 |  | 1 | 1540 | 1564 | 6900 |  |  | 6900 | 45.22 | 20 | 152592 | 1641 | 362 | Y | 42 | 38 | [7 empty] | 김규완 | 2 |  |  |  |  | Y |  | 94 | 12-8 | 0 | 81.03 | A |  | 1635 | 1 | 0.39 | 1572 | 1.7 | 79 | 27 | 410 | 6:50 | 14 | 15 | 0 | 148 |  | 135.87 | 0 | 0 | N2 | 2022-01-21 16:31 | 2022-01-21 16:59 | 28 | 2022-01-21 16:23 | 36 |  |  |  |  | N | [8 empty] | 3 | 0 | 26.01 | [23 empty] | 0 | 0 | A | [9 empty] | 0 | 0 | 0 | 32 | 0 | 35 | 0 | 701 | 0 | 208 | 0 | 0 | 99 | 58
2022-01-21 | A69250 | 1 | 고탄소 | AE1055LS |  | Al 탈산 | B | 21 | 36 | 50400 | 77.35 | D | D | D |  | 1 | 1 |  | 1520 | 1581 | 4700 |  |  | 4700 | 55.56 | 10 | 84600 | 1592 | 360 | Y | 43 | 30 | B68624 승온 1000KWH | [6 empty] | 차승주 | 2 |  |  |  |  | Y |  |  |  | 0.03 | 117.77 | A |  | 1592 | 3 | 0.18 | 1554 | 1.15 | 70 | 33 | 341 | 5:41 | 25 | 25 | 45 | 0 |  | 0 |  | 500 | N2 | 2022-01-21 16:42 | 2022-01-21 17:05 | 23 | 2022-01-21 16:39 | 26 |  |  |  |  | Y |  |  |  | Y | [5 empty] | 0 | 184.74 | [23 empty] | 0.02 | 0 | A | [9 empty] | 61 | 0 | 855 | 36 | 0 | 53 | 0 | 197 | 0 | 94 | 0 | 0 | 160 | 32
2022-01-21 | B68626 | 2 | 중탄소 | SM45C |  | Si 탈산 | B | 29 | 81 | 47100 | 83.43 | D | D |  | D | 1 |  | 1 | 1540 | 1549 | 5900 |  |  | 5900 | 128.51 | 6 | 45912 | 1614 |  | Y | 39 | 34 | [7 empty] | 김규완 | 2 |  |  |  |  | Y |  | 96.1 | 11-5 | 0.01 | 56.08 | A |  | 1617 | 1 | 0.36 | 1556 | 0 | 63 | 28 | 381 | 6:21 | 15 | 16 | 0 | 149 |  | 189.67 | 0 | 0 | N2 | 2022-01-21 17:38 | 2022-01-21 18:04 | 26 | 2022-01-21 17:29 | 35 |  |  |  |  | N | [7 empty] | 3 | 5.3 | 0 | 37.07 | [23 empty] | 0.35 | 0.35 | A | [9 empty] | 0 | 0 | 708 | 10 | 0 | 41 | 0 | 698 | 0 | 208 | 0 | 0 | 0 | 22 |  |  | 4
2022-01-21 | A69251 | 1 | 고탄소 | AE1055LS |  | Al 탈산 | B | 18 | 16 | 54100 | 88.95 | D | D | D |  | 1 | 1 |  | 1520 | 1564 | 4900 |  |  | 4900 | 48.27 | 12 | 101520 | 1597 |  | Y | 44 | 28 | [7 empty] | 김덕진 | 2 |  |  | Y |  | N |  | 102.6 | 13-4 | 0.03 | 29.61 | A |  | 1597 | 3 | 0.17 | 1546 | 1.16 | 62 | 27 | 282 | 4:42 | 25 | 25 | 46 | 0 |  | 0 |  | 500 | N2 | 2022-01-21 17:50 | 2022-01-21 18:02 | 11 | 2022-01-21 17:50 | 11 |  |  |  |  | Y |  |  |  | Y | [5 empty] | 0 | 16.53 | [23 empty] | 1.38 | 0 | A | [9 empty] | 0 | 0 | 760 | 25 | 0 | 206 | 0 | 647 | 0 | 493 | 0 | 0 | 73 | 51
2022-01-21 | B68627 | 2 | 중탄소 | SM45C |  | Si 탈산 | B | 31 | 34 | 52200 | 86.23 | D | D |  | D | 1 |  | 1 | 1540 | 1548 | 6400 |  |  | 6400 | 67.2 | 12 | 95244 | 1600 |  | Y | 39 | 25 | [7 empty] | 김규완 | 2 |  |  |  |  | Y |  | 97.5 | 12-5 | 0 | 124.7 | A |  | 1623 | 1 | 0.37 | 1553 | 0 | 60 | 26 | 353 | 5:53 | 15 | 18 | 0 | 150 |  | 268.04 | 0 | 0 | N2 | 2022-01-21 18:40 | 2022-01-21 19:04 | 24 | 2022-01-21 18:31 | 33 |  |  |  |  | N | [7 empty] | 3 | 4 | 0 | 54.04 | [23 empty] | 0.33 | 0.33 | A | [9 empty] | 0 | 0 | 593 | 30 | 0 | 43 | 0 | 790 | 0 | 208 | 0 | 0 | 55 | 21
2022-01-21 | A69252 | 1 | 고탄소 | AE1055LS |  | Al 탈산 | B | 19 | 29 | 53400 | 81.13 | D | D | D |  | 1 | 1 |  | 1520 | 1549 | 4800 |  |  | 4800 | 47.28 | 12 | 101520 | 1601 |  | Y | 40 | 27 | [7 empty] | 김덕진 | 2 |  |  | Y |  |  |  | 107.75 | 13-7 | 65.1 | 46.05 | A |  | 1601 | 3 | 0.17 | 1562 | 1 | 78 | 22 | 344 | 5:44 | 25 | 25 | 47 | 0 |  | 0 |  | 500 | N2 | 2022-01-21 18:42 | 2022-01-21 19:01 | 19 | 2022-01-21 18:40 | 21 |  |  |  |  | Y |  |  |  | Y | [5 empty] | 0 | 234.53 | [23 empty] | 2.43 | 0 | A | [9 empty] | 48 | 0 | 837 | 0 | 0 | 194 | 0 | 493 | 0 | 398 | 0 | 0 | 97 | 48 |  |  |  | 0
2022-01-21 | B68628 | 2 | 중탄소 | SM45C |  | Si 탈산 | B | 1 | 80 | 48900 | 83.45 | D | D |  | D | 1 |  | 1 | 1540 | 1566 | 5700 |  |  | 5700 | 57.83 | 12 | 98569 | 1614 |  | Y | 40 | 35 | [7 empty] | 김규완 | 2 |  |  |  |  | Y |  | 95.7 | 11-4 | 0 | 208.23 | A |  | 1616 | 1 | 0.45 | 1550 | 0 | 57 | 20 | 287 | 4:47 | 15 | 16 | 0 | 151 |  | 438.83 | 0 | 0 | N2 | 2022-01-21 19:37 | 2022-01-21 20:05 | 28 | 2022-01-21 19:28 | 37 |  |  |  |  | N | [7 empty] | 2 | 5 | 0 | 76.55 | [23 empty] | 0.29 | 0.29 | A | [9 empty] | 0 | 0 | 230 | 26 | 0 | 46 | 0 | 696 | 0 | 206 | 0 | 0 | 0 | 23
2022-01-21 | A69253 | 1 | 고탄소 | AE1055LS |  | Al 탈산 | B | 6 | 19 | 52000 | 82.53 | D | D | D |  | 1 | 1 |  | 1520 | 1581 | 4700 |  |  | 4700 | 46.3 | 12 | 101520 | 1590 |  | Y | 43 | 27 | [7 empty] | 김덕진 | 2 |  | Y |  |  | N |  |  |  | 0.04 | 151.64 | A |  | 1590 | 3 | 0.18 | 1560 | 0.75 | 76 | 33 | 292 | 4:52 | 25 | 26 | 48 | 0 |  | 0 |  | 500 | N2 | 2022-01-21 19:45 | 2022-01-21 20:10 | 25 | 2022-01-21 19:45 | 25 |  |  |  |  | Y |  |  |  | Y | [5 empty] | 0 | 232.45 | [23 empty] | 3.72 | 0 | A | [9 empty] | 80 | 0 | 867 | 16 | 0 | 178 | 0 | 642 | 0 | 493 | 0 | 0 | 99 | 24
2022-01-21 | B68629 | 2 | 중탄소 | SM45C |  | Si 탈산 | B | 33 | 2 | 53750 | 78.15 | D | D |  | D | 1 |  | 1 | 1540 | 1586 | 4400 |  |  | 4400 | 46.99 | 11 | 93632 | 1628 |  | Y | 38 | 25 | [7 empty] | 김규완 | 2 |  |  |  |  | Y |  | 97.45 | 13-2 | 17.24 | 30.86 | A |  | 1623 | 1 | 0.36 | 1552 | 2.13 | 59 | 16 | 241 | 4:01 | 15 | 19 | 0 | 152 |  | 204.12 | 0 | 0 | N2 | 2022-01-21 20:35 | 2022-01-21 21:10 | 35 | 2022-01-21 20:25 | 45 | [12 empty] | 4 |  | 0 | 45.08 | [23 empty] | 0.24 | 0.24 | A | [9 empty] | 0 | 0 | 350 | 25 | 0 | 47 | 0 | 696 | 0 | 207 | 0 | 0 | 68 | 66
2022-01-21 | A69254 | 1 | 고탄소 | AE1055LS |  | Al 탈산 | B | 21 | 37 | 50900 | 83.38 | D | D | D |  | 1 | 1 |  | 1520 | 1563 | 4600 |  |  | 4600 | 45.31 | 12 | 101520 | 1600 |  | Y | 40 | 22 | [7 empty] | 김덕진 | 2 |  | Y | [6 empty] | 0 | 128.91 | A |  | 1600 | 3 | 0.17 | 1552 | 1.12 | 68 | 29 | 439 | 7:19 | 25 | 25 | 49 | 0 |  | 0 |  | 500 | N2 | 2022-01-21 20:52 | 2022-01-21 21:19 | 27 | 2022-01-21 20:51 | 28 |  |  |  |  | Y |  |  |  | Y | [5 empty] | 0 | 194.59 | [23 empty] | 5.05 | 0.12 | A | [9 empty] | 97 | 0 | 883 | 14 | 0 | 152 | 0 | 742 | 0 | 646 | 0 | 0 | 147 | 36
2022-01-21 | B68630 | 2 | 중탄소 | SM45C |  | Si 탈산 | B | 29 | 82 | 46650 | 81.9 | D | D |  | D | 1 |  | 1 | 1540 | 1591 | 4800 |  |  | 4800 | 32.56 | 18 | 147432 | 1617 |  | Y | 36 | 30 | [7 empty] | 김규완 | 2 |  |  |  |  | Y |  | 95.45 | 11-4 | 0.04 | 73.96 | A |  | 1609 | 1 | 0.26 | 1555 | 1.26 | 62 | 26 | 251 | 4:11 | 15 | 15 | 0 | 6 |  | 66.05 | 0 | 0 | N2 | 2022-01-21 21:44 | 2022-01-21 22:17 | 33 | 2022-01-21 21:32 | 46 | [14 empty] | 0 | 14.92 | [23 empty] | 0.32 | 0.32 | A | [9 empty] | 0 | 0 | 249 | 32 | 0 | 41 | 0 | 703 | 0 | 206 | 0 | 0 | 0 | 21 |  |  | 3
2022-01-21 | A69255 | 1 | 고탄소 | AE1055LS |  | Al 탈산 | B | 18 | 17 | 52900 | 73.82 | D | D | D |  | 1 | 1 |  | 1520 | 1540 | 5400 |  |  | 5400 | 63.83 | 10 | 84600 | 1597 |  | Y | 40 | 26 | [7 empty] | 김덕진 | 2 |  | Y | [6 empty] | 0 | 173.21 | A |  | 1597 | 3 | 0.17 | 1553 | 1.33 | 69 | 26 | 289 | 4:49 | 25 | 25 | 50 | 0 |  | 0 |  | 500 | N2 | 2022-01-21 21:55 | 2022-01-21 22:22 | 26 | 2022-01-21 21:54 | 27 |  |  |  |  | Y |  |  |  | Y | [5 empty] | 0 | 182.67 | [23 empty] | 6.39 | 0.12 | A | [9 empty] | 75 | 0 | 848 | 18 | 0 | 145 | 0 | 742 | 0 | 596 | 0 | 0 | 216 | 11
2022-01-21 | B68631 | 2 | 중탄소 | AE1045M6 |  | Si 탈산 | B | 31 | 35 | 52400 | 81.3 | D | B |  | B | 1 |  | 1 | 1540 | 1556 | 5300 |  |  | 5300 | 121.35 | 6 | 43674 | 1606 |  | Y | 40 | 29 | [7 empty] | 김규완 | 2 |  |  |  |  | Y |  |  |  | 118.65 | 0 | A |  | 1605 | 1 | 0.2 | 1554 | 1.55 | 60 | 23 | 232 | 3:52 | 15 | 16 | 0 | 7 |  | 35.06 | 0 | 0 | AR | 2022-01-21 22:54 | 2022-01-21 23:21 | 27 | 2022-01-21 22:42 | 39 |  |  |  |  | N | [7 empty] | 5 | 4 | 13.24 | 0 | [23 empty] | 0.38 | 0.38 | A | [9 empty] | 0 | 0 | 207 | 43 | 0 | 154 | 0 | 749 | 0 | 202 | 0 | 0 | 55 | 30 |  |  | 4
2022-01-21 | A69256 | 1 | 고탄소 | AE1055LS |  | Al 탈산 | B | 19 | 30 | 53400 | 71.38 | D | B | B |  | 1 | 1 |  | 1520 | 1563 | 3900 |  |  | 3900 | 38.42 | 12 | 101520 | 1588 | 360 | Y | 41 | 29 | [7 empty] | 김덕진 | 2 |  | Y |  |  |  |  | 108.55 | 13-7 | 0 | 190.13 | A |  | 1588 | 3 | 0.17 | 1554 | 0.92 | 70 | 24 | 321 | 5:21 | 25 | 25 | 51 | 0 |  | 0 |  | 470 | N2 | 2022-01-21 22:52 | 2022-01-21 23:19 | 27 | 2022-01-21 22:51 | 28 |  |  |  |  | Y |  |  |  | Y | [5 empty] | 0 | 197.68 | [23 empty] | 7.55 | 0.12 | A | [9 empty] | 86 | 0 | 918 | 23 | 0 | 173 | 0 | 593 | 0 | 496 | 0 | 0 | 0 | 49
2022-01-21 | B68632 | 2 | 중탄소 | AE1045M6 | TUNDISH교체전 | Si 탈산 | B | 1 | 81 | 49100 | 84.65 | B | B |  | B | 1 |  | 1 | 1540 | 1595 | 3900 |  |  | 3900 | 37.34 | 15 | 104459 | 1612 |  | Y | 40 | 32 | [7 empty] | 최남길 | 2 |  |  |  |  | Y |  |  |  | 162.16 | 0 | A |  | 1600 | 1 | 0.24 | 1550 | 1.29 | 56 | 23 | 278 | 4:38 | 15 | 15 | 0 | 8 |  | 108.26 | 0 | 0 | AR | 2022-01-22 00:04 | 2022-01-22 00:26 | 22 | 2022-01-21 23:53 | 33 |  |  |  |  | N | [7 empty] | 1 | 4 | 26.96 | 0 | [23 empty] | 0.08 | 0.08 | A | [9 empty] | 0 | 0 | 0 | 20 | 0 | 269 | 0 | 802 | 0 | 0 | 0 | 0 | 68 | 32 |  |  | 4
2022-01-21 | A69257 | 1 | 고탄소 | AE1055LS |  | Al 탈산 | B | 6 | 20 | 0 | 71.22 | B | B | B |  | 1 | 1 |  | 1520 | 1564 | 3900 |  |  | 3900 | 46.1 | 10 | 84600 | 1587 |  | Y | 41 | 23 | [7 empty] | 김형철 | 2 |  | Y |  |  |  |  | 153.45 |  | 0 | 144.09 | A |  | 1587 | 3 | 0.17 | 1556 | 0.82 | 72 | 29 | 283 | 4:43 | 25 | 25 | 52 | 0 |  | 0 |  | 470 | N2 | 2022-01-21 23:52 | 2022-01-22 00:22 | 31 | 2022-01-21 23:49 | 33 |  |  |  |  | Y |  |  |  | Y | [5 empty] | 0 | 202.89 | [23 empty] | 0.01 | 0 | A | [9 empty] | 89 | 0 | 825 | 28 | 0 | 164 | 0 | 606 | 0 | 398 | 0 | 0 | 13 | 12
2022-01-21 | A69258 | 1 | 고탄소 | AE1055LS |  | Al 탈산 | B | 33 | 3 | 53700 | 81.32 | B | B | B |  | 1 | 1 |  | 1520 | 1571 | 4000 |  |  | 4000 | 39.4 | 12 | 101520 | 1584 |  | Y | 41 | 23 | [7 empty] | 김형철 | 2 |  | Y |  |  |  |  | 102.4 | 13-7 | 0 | 140.46 | A |  | 1584 | 3 | 0.17 | 1547 | 0.82 | 63 | 23 | 274 | 4:34 | 25 | 25 | 53 | 0 |  | 0 |  | 470 | N2 | 2022-01-22 01:01 | 2022-01-22 01:18 | 16 | 2022-01-22 01:00 | 18 |  |  |  |  | Y |  |  |  | Y | [5 empty] | 0 | 264.83 | [23 empty] | 1.45 | 0 | A | [9 empty] | 0 | 0 | 802 | 24 | 0 | 210 | 0 | 640 | 0 | 482 | 0 | 0 | 18 | 57
2022-01-21 | B68633 | 2 | 저탄소 | AE8617HG | TUNDISH교체 | Si 탈산 | B | 21 | 38 | 50450 | 99.3 | B | B |  | B | 1 |  | 1 | 1555 | 1515 | 9300 |  |  | 9300 | 99.92 | 11 | 93071 | 1676 |  | Y | 47 | 43 | 교체차지 출강온도 낮음 9텝 사용 | [6 empty] | 최남길 | 2 |  |  |  |  | Y |  | 100.55 | 12-7 | 0 | 261.8 | A |  | 1667 | 1 | 0.31 | 1593 | 1.78 | 81 | 29 | 306 | 5:06 | 16 | 19 | 0 | 9 |  | 86.64 | 0 | 0 | N2 | 2022-01-22 01:27 | 2022-01-22 01:55 | 28 | 2022-01-22 01:16 | 40 |  |  |  |  | Y | [8 empty] | 5 | 0 | 22.25 | [19 empty] | 1.78 |  |  |  | 0.59 | 0.59 | A | [9 empty] | 47 | 302 | 0 | 492 | 0 | 0 | 0 | 1145 | 0 | 0 | 0 | 0 | 200 | 13 |  |  | 6 |  | 1
2022-01-21 | A69259 | 1 | 고탄소 | AE1055LS |  | Al 탈산 | B | 18 | 18 | 53500 | 75.58 | B | B | B |  | 1 | 1 |  | 1520 | 1576 | 3700 |  |  | 3700 | 43.74 | 10 | 84600 | 1593 |  | Y | 41 | 22 | [7 empty] | 김형철 | 2 |  | Y |  |  |  |  | 100.05 | 13-1 | 0 | 160.5 | A |  | 1593 | 3 | 0.16 | 1551 | 1.05 | 67 | 26 | 309 | 5:09 | 25 | 25 | 54 | 0 |  | 0 |  | 470 | N2 | 2022-01-22 01:54 | 2022-01-22 02:25 | 31 | 2022-01-22 01:52 | 32 |  |  |  |  | Y |  |  |  | Y | [5 empty] | 0 | 221.2 | [23 empty] | 2.52 | 0 | A | [9 empty] | 68 | 0 | 796 | 29 | 0 | 184 | 0 | 715 | 0 | 544 | 0 | 0 | 19 | 11
2022-01-21 | B68634 | 2 | 저탄소 | AE8617HG |  | Si 탈산 | B | 38 | 70 | 46500 | 94.27 | B | B |  | B | 1 |  | 1 | 1555 | 1533 | 8700 |  |  | 8700 | 93.48 | 11 | 93071 | 1656 |  | Y | 48 | 43 | [7 empty] | 최남길 | 2 |  |  |  |  | Y |  | 99.6 | 11-10 | 0 | 254.96 | A |  | 1657 | 1 | 0.27 | 1579 | 1.89 | 67 | 26 | 289 | 4:49 | 16 | 16 | 0 | 10 |  | 56.66 | 0 | 0 | N2 | 2022-01-22 02:28 | 2022-01-22 02:50 | 21 | 2022-01-22 02:17 | 33 |  |  |  |  | Y | [7 empty] | 7 | 5 | 0 | 15.19 | [23 empty] | 0.38 | 0.38 | A | [9 empty] | 74 | 367 | 58 | 82 | 0 | 0 | 0 | 803 | 0 | 0 | 0 | 0 | 114 | 17 |  |  | 4
2022-01-21 | A69260 | 1 | 고탄소 | AE1055LS |  | Al 탈산 | B | 19 | 31 | 53400 | 81.17 | B | B | B |  | 1 | 1 |  | 1520 | 1570 | 3900 |  |  | 3900 | 38.42 | 12 | 101520 | 1587 |  | Y | 41 | 23 | [7 empty] | 김형철 | 2 |  | Y |  |  |  |  | 98.65 | 12-7 | 0 | 62.46 | A |  | 1587 | 3 | 0.17 | 1549 | 0.97 | 65 | 24 | 318 | 5:18 | 25 | 26 | 55 | 0 |  | 0 |  | 470 | N2 | 2022-01-22 03:04 | 2022-01-22 03:30 | 27 | 2022-01-22 03:02 | 29 |  |  |  |  | Y |  |  |  | Y | [5 empty] | 0 | 215.43 | [23 empty] | 3.94 | 0 | A | [9 empty] | 55 | 0 | 789 | 9 | 0 | 190 | 0 | 712 | 0 | 542 | 0 | 0 | 13 | 46
2022-01-21 | B68635 | 2 | 저탄소 | AE8617HG |  | Si 탈산 | B | 31 | 36 | 52300 | 87.9 | B | B |  | B | 1 |  | 1 | 1555 | 1546 | 8200 |  |  | 8200 | 88.1 | 11 | 93071 | 1673 |  | Y | 44 | 40 | [7 empty] | 최남길 | 2 |  |  |  |  | Y |  | 106.9 | 13-4 | 0 | 318.51 | A |  | 1651 | 1 | 0.31 | 1588 | 1.64 | 76 | 36 | 298 | 4:58 | 16 | 16 | 0 | 11 |  | 54.41 | 0 | 0 | N2 | 2022-01-22 03:33 | 2022-01-22 03:46 | 13 | 2022-01-22 03:24 | 21 |  |  |  |  | Y | [8 empty] | 4.3 | 0 | 14.38 | [23 empty] | 0.47 | 0.47 | A | [9 empty] | 371 | 130 | 171 | 81 | 0 | 0 | 0 | 699 | 0 | 0 | 0 | 0 | 119 | 12 |  |  | 4
2022-01-21 | A69261 | 1 | 고탄소 | AE1055LS |  | Al 탈산 | B | 6 | 21 | 52000 | 77.17 | B | B | B |  | 1 | 1 |  | 1520 | 1552 | 5500 |  |  | 5500 | 54.18 | 12 | 101520 | 1588 |  | Y | 42 | 33 | [7 empty] | 김형철 | 2 |  | Y |  |  |  |  | 107.55 | 13-9 | 0 | 237.75 | A |  | 1588 | 3 | 0.17 | 1545 | 1.13 | 61 | 28 | 317 | 5:17 | 25 | 25 | 56 | 0 |  | 0 |  | 470 | N2 | 2022-01-22 04:10 | 2022-01-22 04:36 | 26 | 2022-01-22 04:08 | 27 |  |  |  |  | Y |  |  |  | Y | [5 empty] | 0 | 206.71 | [25 empty] | A | [9 empty] | 98 | 0 | 912 | 41 | 0 | 185 | 0 | 1002 | 0 | 705 | 0 | 0 | 53 | 43
2022-01-21 | B68636 | 2 | 저탄소 | AE8617HG |  | Si 탈산 | B | 1 | 82 | 49050 | 88.18 | B | B |  | B | 1 |  | 1 | 1555 | 1536 | 8000 |  |  | 8000 | 55.33 | 17 | 144581 | 1662 |  | Y | 44 | 40 |  |  | B68634 | 03 |  |  |  | 최남길 | 2 |  | Y |  |  |  |  | 106.55 | 12-4 | 0 | 193.18 | A |  | 1650 | 1 | 0.34 | 1582 | 1.67 | 70 | 32 | 278 | 4:38 | 18 | 18 | 0 | 12 |  | 63.46 | 0 | 0 | N2 | 2022-01-22 04:38 | 2022-01-22 04:49 | 12 | 2022-01-22 04:28 | 21 |  |  |  |  | Y | [8 empty] | 4.5 | 0 | 17.19 | [23 empty] | 0.5 | 0.5 | A | [9 empty] | 93 | 287 | 233 | 519 | 0 | 0 | 0 | 696 | 0 | 0 | 0 | 0 | 117 | 5 |  |  | 4
2022-01-21 | A69262 | 1 | 고탄소 | AE1055LS |  | Al 탈산 | B | 33 | 4 | 53500 | 86.48 | B | B | B |  | 1 | 1 |  | 1520 | 1572 | 4100 |  |  | 4100 | 40.39 | 12 | 101520 | 1587 |  | Y | 41 | 25 | [7 empty] | 김형철 | 2 |  | Y |  |  |  |  | 107.05 | 14-2 | 0 | 194.34 | A |  | 1587 | 3 | 0.18 | 1545 | 0 | 61 | 27 | 271 | 4:31 | 25 | 25 | 57 | 0 |  | 0 |  | 470 | N2 | 2022-01-22 05:21 | 2022-01-22 05:38 | 17 | 2022-01-22 05:20 | 18 |  |  |  |  | Y |  |  |  | Y | [5 empty] | 0 | 254.67 | [23 empty] | 6.7 | 0 | B | [9 empty] | 55 | 0 | 907 | 44 | 0 | 187 | 0 | 743 | 0 | 545 | 0 | 0 | 50 | 68
2022-01-21 | B68637 | 2 | 저탄소 | AE8617HS |  | Si 탈산 | B | 21 | 39 | 49650 | 100.48 | B | B |  | B | 1 |  | 1 | 1555 | 1548 | 8800 |  |  | 8800 | 209.45 | 5 | 42015 | 1649 |  | Y | 46 | 43 |  |  | B68634 | 03 |  |  |  | 최남길 | 2 |  | Y |  |  | Y |  | 106.95 | 13-4 | 0 | 225.84 | A |  | 1654 | 1 | 0.29 | 1583 | 1.78 | 71 | 28 | 277 | 4:37 | 18 | 18 | 0 | 13 |  | 59.2 | 0 | 0 | N2 | 2022-01-22 05:52 | 2022-01-22 06:01 | 9 | 2022-01-22 05:35 | 26 |  |  |  |  | Y | [7 empty] | 4 | 4 | 0 | 16.9 | [23 empty] | 0.45 | 0.45 | A | [9 empty] | 372 | 210 | 216 | 56 | 0 | 0 | 0 | 694 | 0 | 0 | 0 | 0 | 125 | 10 |  |  | 4
2022-01-21 | A69263 | 1 | 고탄소 | AE1055LS |  | Al 탈산 | B | 18 | 19 | 53400 | 73.18 | B | B | C |  | 1 | 1 |  | 1520 | 1524 | 5600 |  |  | 5600 | 55.16 | 12 | 101520 | 1597 |  | Y | 41 | 29 | [7 empty] | 김형철 | 2 |  | Y |  |  |  |  | 105.1 | 13-6 | 0 | 208.63 | A |  | 1597 | 3 | 0.23 | 1557 | 1.08 | 73 | 31 | 280 | 4:40 | 25 | 25 | 58 | 0 |  | 0 |  | 470 | N2 | 2022-01-22 06:09 | 2022-01-22 06:37 | 28 | 2022-01-22 06:08 | 29 |  |  |  |  | Y |  |  |  | Y | [5 empty] | 0 | 205.9 | [23 empty] | 7.66 | 0 | A | [9 empty] | 20 | 0 | 871 | 33 | 0 | 166 | 0 | 781 | 0 | 555 | 0 | 0 | 31 | 45
2022-01-21 | B68638 | 2 | 저탄소 | AE8617HS |  | Si 탈산 | B | 38 | 71 | 48150 | 108.62 | B | C |  | C | 1 |  | 1 | 1555 | 1539 | 8200 |  |  | 8200 | 82.4 | 14 | 99514 | 1630 |  | Y | 49 | 45 |  |  | B68635 | 03 |  |  |  | 최남길 | 2 |  |  | Y | [5 empty] | 0 | 264.47 | A |  | 1648 | 1 | 0.23 | 1578 | 1.73 | 66 | 22 | 260 | 4:20 | 18 | 18 | 0 | 14 |  | 41.09 | 0 | 0 | N2 | 2022-01-22 07:00 | 2022-01-22 07:10 | 10 | 2022-01-22 06:37 | 33 |  |  |  |  | Y | [7 empty] | 8 |  | 0 | 10.9 | [23 empty] | 0.46 | 0.46 | A | [9 empty] | 277 | 146 | 68 | 61 | 0 | 0 | 0 | 548 | 0 | 0 | 0 | 0 | 116 | 10 |  |  | 4
2022-01-21 | A69264 | 1 | 고탄소 | AE1055LS |  | Al 탈산 | B | 19 | 32 | 53400 | 76.25 | B | C | C |  | 1 | 1 |  | 1520 | 1545 | 5200 |  |  | 5200 | 61.47 | 10 | 84600 | 1586 |  | Y | 41 | 32 | [7 empty] | 박재승 | 2 |  | Y |  |  |  |  | 97.4 | 12-5 | 0 | 237.82 | A |  | 1594 | 3 | 0.17 | 1556 | 1.09 | 72 | 29 | 315 | 5:15 | 25 | 25 | 59 | 0 |  | 0 |  | 450 | N2 | 2022-01-22 07:11 | 2022-01-22 07:37 | 26 | 2022-01-22 07:10 | 27 |  |  |  |  | Y |  |  |  | Y | [5 empty] | 0 | 160.94 | [23 empty] | 9.04 | 0 | A | [9 empty] | 49 | 0 | 816 | 0 | 0 | 168 | 0 | 866 | 0 | 634 | 0 | 0 | 168 | 9
2022-01-22 | B68639 | 2 | 저탄소 | AE8617HS |  | Si 탈산 | B | 31 | 37 | 52150 | 104.5 | C | C |  | C | 1 |  | 1 | 1555 | 1587 | 6500 |  |  | 6500 | 71.71 | 15 | 90647 | 1656 | 356 | Y | 43 | 34 | [7 empty] | 추창도 | 2 |  |  |  |  | Y |  | 103.25 | 12-10 | 0 | 166.97 | A |  | 1649 | 1 | 0.33 | 1580 | 1.59 | 68 | 26 | 255 | 4:15 | 18 | 18 | 0 | 15 | 70 | 60.6 | 0 | 0 | N2 | 2022-01-22 07:58 | 2022-01-22 08:15 | 17 | 2022-01-22 07:36 | 40 | [12 empty] | 9 |  | 0 | 14.54 | [23 empty] | 0.45 | 0.45 | A | [9 empty] | 636 | 0 | 774 | 41 | 0 | 0 | 0 | 751 | 0 | 0 | 0 | 0 | 140 | 12 |  |  | 4
2022-01-22 | A69265 | 1 | 고탄소 | AE1055LS |  | Al 탈산 | B | 6 | 22 | 52000 | 83.9 | C | C | C |  | 1 | 1 |  | 1520 | 1528 | 6500 |  |  | 6500 | 64.03 | 12 | 101520 | 1589 |  | Y | 41 | 36 | [7 empty] | 이호남 | 2 |  | Y |  |  |  |  | 107 | 13-8 | 19.22 | 244.74 | A |  | 1579 | 3 | 0.2 | 1547 | 0.74 | 63 | 25 | 331 | 5:31 | 25 | 25 | 60 | 0 |  | 0 |  | 300 | N2 | 2022-01-22 08:22 | 2022-01-22 08:41 | 19 | 2022-01-22 08:21 | 20 |  |  |  |  | Y |  |  |  | Y | [5 empty] | 0 | 199.54 | [23 empty] | 10.98 | 0 | A | [9 empty] | 47 | 0 | 811 | 44 | 0 | 175 | 0 | 1368 | 0 | 820 | 0 | 0 | 290 | 53
2022-01-22 | B68640 | 2 | 저탄소 | AE8617HS | TUNDISH교체전 | Si 탈산 | B | 1 | 83 | 48700 | 104.25 | C | C |  | C | 1 |  | 1 | 1555 | 1600 | 6800 |  |  | 6800 | 62.33 | 14 | 109093 | 1651 |  | Y | 47 | 38 |  |  | B68637 | 04 |  |  |  | 추창도 | 2 |  |  | Y |  | Y |  | 100.2 | 11-8 | 0.44 | 367.78 | A |  | 1646 | 1 | 0.28 | 1578 | 1.51 | 66 | 26 | 282 | 4:42 | 18 | 19 | 0 | 16 |  | 201.42 | 0 | 0 | N2 | 2022-01-22 08:58 | 2022-01-22 09:19 | 21 | 2022-01-22 08:39 | 40 | [12 empty] | 8 |  | 0 | 48.65 | [23 empty] | 0.35 | 0.35 | A | [9 empty] | 600 | 0 | 695 | 44 | 0 | 0 | 0 | 848 | 0 | 155 | 0 | 0 | 69 | 23 |  |  | 4
2022-01-22 | A69266 | 1 | 고탄소 | AE1055LS |  | Al 탈산 | B | 33 | 5 | 53800 | 86.27 | C | C | C |  | 1 | 1 |  | 1520 | 1558 | 5300 |  |  | 5300 | 52.21 | 12 | 101520 | 1588 | 355 | Y | 43 | 31 | [7 empty] | 이호남 | 2 |  | Y |  |  |  |  | 108.15 | 14-3 | 15.56 | 101.63 | A |  | 1587 | 3 | 0.24 | 1550 | 0.86 | 66 | 31 | 316 | 5:16 | 25 | 25 | 61 | 0 |  | 0 |  | 450 | N2 | 2022-01-22 09:36 | 2022-01-22 09:52 | 16 | 2022-01-22 09:35 | 17 |  |  |  |  | Y |  |  |  | Y | [5 empty] | 0 | 240.54 | [23 empty] | 13.77 | 0 | B | [9 empty] | 79 | 0 | 914 | 45 | 0 | 210 | 0 | 869 | 0 | 632 | 0 | 0 | 196 | 46
2022-01-22 | B68641 | 2 | 저탄소 | 16MNCRS5HAM | TUNDISH교체 | Si 탈산 | B | 21 | 40 | 50200 | 118.82 | C | C |  | C | 1 |  | 1 | 1555 | 1561 | 9400 |  |  | 9400 | 92.58 | 12 | 101532 | 1660 |  | Y | 52 | 46 |  |  | B68638 | 04 |  |  |  | 추창도 | 2 |  | Y |  |  | Y |  | 99.5 | 12-6 | 1.54 | 197.18 | A |  | 1660 | 1 | 0.25 | 1590 | 1.49 | 79 | 26 | 242 | 4:02 | 16 | 18 | 0 | 17 |  | 70.43 | 0 | 0 | N2 | 2022-01-22 10:29 | 2022-01-22 10:47 | 18 | 2022-01-22 10:04 | 42 |  |  |  |  | Y | [7 empty] | 5 |  | 0 | 16.92 | 첫차지 도착온도낮아 극진공시간미달 | [18 empty] | 2.24 |  |  |  | 0.43 | 0.43 | A | [9 empty] | 713 | 619 | 0 | 312 | 0 | 0 | 0 | 747 | 0 | 154 | 0 | 0 | 52 | 0 |  |  | 17 |  | 1
2022-01-22 | A69267 | 1 | 고탄소 | AE1055LS | TUNDISH교체전 | Al 탈산 | B | 18 | 20 | 53400 | 73.4 | C | C | C |  | 1 | 1 |  | 1520 | 1569 | 4200 |  |  | 4200 | 46.11 | 12 | 91089 | 1594 |  | Y | 40 | 25 | [7 empty] | 이호남 | 2 |  | Y | [6 empty] | 6.14 | 209.02 | A |  | 1589 | 3 | 0.23 | 1556 | 1.03 | 72 | 32 | 299 | 4:59 | 25 | 25 | 62 | 0 |  | 0 |  | 400 | N2 | 2022-01-22 10:28 | 2022-01-22 10:55 | 27 | 2022-01-22 10:26 | 29 |  |  |  |  | Y |  |  |  | Y | [5 empty] | 0 | 153.78 | [23 empty] | 15.25 | 0 | A | [9 empty] | 52 | 0 | 833 | 14 | 0 | 220 | 0 | 747 | 0 | 553 | 0 | 0 | 169 | 30
2022-01-22 | B68642 | 2 | 저탄소 | 16MNCRS5HAM |  | Si 탈산 | B | 38 | 72 | 48800 | 111.05 | C | C |  | C | 1 |  | 1 | 1555 | 1551 | 9300 |  |  | 9300 | 96.4 | 12 | 96474 | 1641 |  | Y | 56 | 46 |  |  | B68639 | 03 |  |  |  | 추창도 | 2 |  |  |  |  | Y |  | 105.6 | 12-5 | 0 | 244.93 | A |  | 1656 | 1 | 0.28 | 1582 | 1.66 | 71 | 33 | 310 | 5:10 | 18 | 18 | 0 | 18 | 80 | 57.53 | 0 | 0 | N2 | 2022-01-22 11:32 | 2022-01-22 11:48 | 16 | 2022-01-22 11:14 | 35 | [12 empty] | 9 |  | 0 | 14.34 | [23 empty] | 0.43 | 0.43 | A | [9 empty] | 978 | 410 | 0 | 200 | 0 | 0 | 0 | 1095 | 0 | 155 | 0 | 0 | 120 | 0 |  |  | 9
2022-01-22 | A69268 | 1 | 저탄소 | 18CRNIMO7-6HG | TUNDISH교체 | Si 탈산 | B | 19 | 33 | 53500 | 81.03 | C | C | C |  | 1 | 1 |  | 1540 | 1615 | 6800 |  |  | 6800 | 66.97 | 12 | 101532 | 1646 |  | Y | 44 | 38 | [7 empty] | 이호남 | 2 |  | Y |  |  |  |  | 107 | 13-5 | 0 | 304.83 | A |  | 1640 | 3 | 0.21 | 1602 | 1.06 | 93 | 30 | 352 | 5:52 | 16 | 20 | 63 | 0 |  | 0 |  | 450 | N2 | 2022-01-22 11:36 | 2022-01-22 12:17 | 44 | 2022-01-22 11:34 | 46 | [14 empty] | 0 | 174.17 | [19 empty] | 2.23 |  |  |  | 0.12 | 0 | B | [9 empty] | 559 | 1662 | 0 | 393 | 0 | 125 | 0 | 496 | 0 | 400 | 0 | 0 | 0 | 5 |  |  |  |  | 1
2022-01-22 | B68643 | 2 | 저탄소 | 16MNCRS5HAM |  | Si 탈산 | B | 31 | 38 | 52350 | 99.88 | C | C |  | C | 1 |  | 1 | 1555 | 1567 | 7700 |  |  | 7700 | 76.38 | 14 | 100815 | 1640 |  | Y | 41 | 38 | [7 empty] | 추창도 | 2 |  |  |  |  | Y |  | 94.35 | 12-1 | 0.05 | 203.88 | A |  | 1647 | 1 | 0.28 | 1582 | 1.44 | 71 | 29 | 266 | 4:26 | 18 | 18 | 0 | 19 |  | 50.71 | 0 | 0 | N2 | 2022-01-22 12:29 | 2022-01-22 12:52 | 24 | 2022-01-22 12:11 | 41 | [12 empty] | 11 |  | 0 | 13.93 | [23 empty] | 1.06 | 1.06 | A | [9 empty] | 1005 | 304 | 0 | 61 | 0 | 0 | 0 | 1046 | 0 | 156 | 0 | 0 | 86 | 0 |  |  | 6
2022-01-22 | A69269 | 1 | 저탄소 | 18CRNIMO7-6HG |  | Si 탈산 | B | 6 | 23 | 52400 | 103.9 | C | C |  | C | 1 |  | 1 | 1540 | 1580 | 7600 |  |  | 7600 | 89.82 | 10 | 84610 | 1652 |  | Y | 57 | 37 | [7 empty] | 이호남 | 2 |  | Y | [6 empty] | 0 | 346.28 | A |  | 1639 | 1 | 0.25 | 1579 | 1.64 | 70 | 19 | 280 | 4:40 | 16 | 17 | 0 | 20 | 100 | 65.43 | 0 | 0 | N2 | 2022-01-22 13:01 | 2022-01-22 13:37 | 35 | 2022-01-22 12:46 | 51 | [12 empty] | 4 |  | 0 | 15.22 | [23 empty] | 0.21 | 0.21 | B | [9 empty] | 696 | 1402 | 0 | 753 | 0 | 41 | 0 | 496 | 0 | 399 | 0 | 0 | 0 | 0 |  |  | 6
2022-01-22 | B68644 | 2 | 저탄소 | 16MNCRS5HAM |  | Si 탈산 | B | 1 | 84 | 48400 | 111.85 | C | C |  | C | 1 |  | 1 | 1555 | 1575 | 8300 |  |  | 8300 | 89.97 | 12 | 92256 | 1655 |  | Y | 58 | 40 |  |  | B68641 | 04 |  |  |  | 추창도 | 2 |  |  | Y |  | Y |  | 109.2 | 12-6 | 0.18 | 331.85 | A |  | 1653 | 1 | 0.31 | 1583 | 1.79 | 72 | 33 | 368 | 6:08 | 18 | 18 | 0 | 21 |  | 64.76 | 0 | 0 | N2 | 2022-01-22 13:42 | 2022-01-22 13:53 | 11 | 2022-01-22 13:22 | 31 | [12 empty] | 12 |  | 0 | 17.44 | [23 empty] | 1.23 | 1.23 | A | [9 empty] | 710 | 579 | 0 | 304 | 0 | 0 | 0 | 848 | 0 | 154 | 0 | 0 | 66 | 0 |  |  | 4
2022-01-22 | A69270 | 1 | 저탄소 | 18CRNIMO7-6HG |  | Si 탈산 | B | 33 | 6 | 53900 | 119.92 | C | C | D |  | 1 | 1 |  | 1540 | 1569 | 7900 |  |  | 7900 | 81.65 | 15 | 96753 | 1615 |  | Y | 79 | 40 | [7 empty] | 이호남 | 2 | [6 empty] | 100.95 | 13-5 | 0 | 310.25 | A |  | 1615 | 3 | 0.21 | 1580 | 0.9 | 71 | 18 | 288 | 4:48 | 18 | 20 | 64 | 0 |  | 0 |  | 350 | N2 | 2022-01-22 14:19 | 2022-01-22 14:38 | 18 | 2022-01-22 14:17 | 21 |  |  |  |  | N |  |  |  | Y | [5 empty] | 0 | 225.49 | vessel 공치후 조업(공치 후 래들 중량 62.8톤) | [22 empty] | 1.08 | 0 | A | [9 empty] | 1001 | 1088 | 0 | 191 | 0 | 190 | 0 | 838 | 0 | 547 | 0 | 0 | 0 | 5 |  |  | 7
2022-01-22 | B68645 | 2 | 저탄소 | 16MNCRS5HAM |  | Si 탈산 | B | 21 | 41 | 49850 | 105.25 | C | C |  | D | 1 |  | 1 | 1555 | 1538 | 8800 |  |  | 8800 | 92.42 | 12 | 95214 | 1633 |  | Y | 52 | 43 |  |  | B68642 | 04 |  |  |  | 추창도 | 2 |  |  | Y |  | Y |  | 105.75 | 13-2 | 0 | 316.22 | A |  | 1643 | 1 | 0.27 | 1575 | 1.75 | 64 | 28 | 248 | 4:08 | 18 | 19 | 0 | 22 | 60 | 129.27 | 0 | 0 | N2 | 2022-01-22 14:49 | 2022-01-22 15:00 | 10 | 2022-01-22 14:32 | 28 |  |  |  |  | Y | [7 empty] | 4 | 4.5 | 0 | 33.42 | [23 empty] | 0.58 | 0.58 | A | [9 empty] | 1000 | 304 | 0 | 0 | 0 | 0 | 0 | 1143 | 0 | 156 | 0 | 0 | 145 | 0 |  |  | 6
2022-01-22 | A69271 | 1 | 저탄소 | 18CRNIMO7-6HG | 잔강최소화전 | Si 탈산 | B | 37 | 1 | 53800 | 75.07 | C | D | D |  | 1 | 1 |  | 1540 | 1595 | 7100 |  |  | 7100 | 67.3 | 13 | 105492 | 1636 |  | Y | 42 | 34 | [7 empty] | 김덕진 | 2 | [6 empty] | 101.5 | 13-7 | 0 | 176.35 | A |  | 1636 | 3 | 0.21 | 1592 | 1.33 | 83 | 28 | 244 | 4:04 | 16 | 17 | 65 | 0 |  | 0 |  | 400 | N2 | 2022-01-22 15:15 | 2022-01-22 15:39 | 24 | 2022-01-22 15:14 | 25 |  |  |  |  | N |  |  |  | Y | [5 empty] | 0 | 193.45 | [20 empty] | 1.25 |  |  | 2.18 | 0 | A | [9 empty] | 1032 | 1239 | 0 | 385 | 0 | 164 | 0 | 897 | 0 | 397 | 0 | 0 | 0 | 0
2022-01-22 | B68646 | 2 | 저탄소 | 16MNCRS5HAM |  | Si 탈산 | B | 38 | 73 | 47050 | 100.1 | D | D |  | D | 1 |  | 1 | 1555 | 1547 | 8400 |  |  | 8400 | 90.25 | 11 | 93071 | 1632 |  | Y | 46 | 41 |  |  | B68643 | 05 |  |  |  | 김규완 | 2 |  |  | Y |  | Y |  | 108.95 | 12-8 | 0 | 210.88 | A |  | 1642 | 1 | 0.31 | 1579 | 1.41 | 68 | 33 | 253 | 4:13 | 16 | 17 | 0 | 23 |  | 126.56 | 0 | 0 | N2 | 2022-01-22 15:50 | 2022-01-22 16:02 | 13 | 2022-01-22 15:32 | 30 |  |  |  |  | Y | [7 empty] | 5 | 4.5 | 0 | 25.85 | [23 empty] | 0.61 | 0.61 | A | [9 empty] | 1055 | 326 | 0 | 484 | 0 | 0 | 0 | 744 | 0 | 157 | 0 | 0 | 144 | 0 |  |  | 6
2022-01-22 | A69272 | 1 | 중탄소 | 30CRNIMO8 | 잔강최소화 | Al 탈산 | B | 18 | 21 | 54500 | 79.88 | D | D | D |  | 1 | 1 |  | 1530 | 1564 | 8400 |  |  | 8400 | 82.73 | 12 | 101532 | 1621 |  | Y | 46 | 42 | [7 empty] | 김덕진 | 2 |  |  |  |  | Y |  | 101.25 | 13-2 | 173.51 | 0.26 | A |  | 1621 | 3 | 0.23 | 1580 | 1.28 | 85 | 21 | 248 | 4:08 | 16 | 16 | 66 | 0 |  | 0 |  | 400 | AR | 2022-01-22 16:22 | 2022-01-22 16:56 | 35 | 2022-01-22 16:20 | 36 |  |  |  |  | N |  |  |  | Y | [5 empty] | 84.18 | 91.56 | [20 empty] | 1.38 |  |  | 3.56 | 0 | A | [9 empty] | 2239 | 837 | 208 | 11 | 0 | 215 | 0 | 963 | 0 | 596 | 0 | 0 | 97 | 12
2022-01-22 | B68647 | 2 | 저탄소 | 16MNCRS5HAM |  | Si 탈산 | B | 31 | 39 | 52150 | 100.6 | D | D |  | D | 1 |  | 1 | 1555 | 1563 | 7400 |  |  | 7400 | 72.2 | 12 | 102497 | 1662 |  | Y | 41 | 36 |  |  | B68644 | 05 |  |  |  | 김규완 | 2 |  |  | Y |  | Y |  | 98.55 | 12-5 | 0 | 202.3 | A |  | 1646 | 1 | 0.28 | 1575 | 1.4 | 64 | 28 | 337 | 5:37 | 18 | 18 | 0 | 24 |  | 71.89 | 0 | 0 | N2 | 2022-01-22 16:52 | 2022-01-22 17:09 | 17 | 2022-01-22 16:35 | 34 |  |  |  |  | Y | [7 empty] | 5 | 4.3 | 0 | 17.48 | [23 empty] | 0.66 | 0.66 | A | [9 empty] | 1057 | 386 | 0 | 156 | 0 | 0 | 0 | 695 | 0 | 0 | 0 | 0 | 259 | 0 |  |  | 8
2022-01-22 | A69273 | 1 | 중탄소 | 30CRNIMO8 |  | Al 탈산 | B | 6 | 24 | 52500 | 70.82 | D | D | D |  | 1 | 1 |  | 1530 | 1569 | 7100 |  |  | 7100 | 83.91 | 10 | 84610 | 1619 |  | Y | 42 | 34 | [7 empty] | 김덕진 | 2 |  |  |  |  | Y |  | 102.25 | 13-2 | 261.46 | 0 | A |  | 1619 | 3 | 0.22 | 1583 | 1.24 | 88 | 30 | 253 | 4:13 | 16 | 16 | 67 | 0 |  | 0 |  | 400 | AR | 2022-01-22 17:19 | 2022-01-22 18:02 | 43 | 2022-01-22 17:19 | 43 |  |  |  |  | N |  |  |  | Y | [5 empty] | 82.95 | 71.73 | [20 empty] | 1.17 |  |  | 4.77 | 0 | A | [9 empty] | 2402 | 488 | 0 | 122 | 0 | 171 | 0 | 497 | 0 | 404 | 0 | 0 | 0 | 0
2022-01-22 | B68648 | 2 | 저탄소 | 16MNCRS5HAM |  | Si 탈산 | B | 1 | 85 | 48600 | 100.48 | D | D |  | D | 1 |  | 1 | 1555 | 1577 | 7200 |  |  | 7200 | 72.92 | 15 | 98743 | 1646 | 357 | Y | 42 | 36 |  |  | B68645 | 03 |  |  |  | 김규완 | 2 |  |  | Y |  | Y |  | 102.6 | 11-10 | 0 | 185.83 | A |  | 1643 | 1 | 0.28 | 1573 | 1.62 | 62 | 28 | 285 | 4:45 | 18 | 19 | 0 | 25 |  | 86.7 | 0 | 0 | N2 | 2022-01-22 17:56 | 2022-01-22 18:13 | 18 | 2022-01-22 17:36 | 38 |  |  |  |  | Y | [7 empty] | 6 | 4.5 | 0 | 20.82 | [23 empty] | 0.69 | 0.69 | A | [9 empty] | 867 | 459 | 0 | 391 | 0 | 0 | 0 | 851 | 0 | 0 | 0 | 0 | 250 | 7 |  |  | 8
2022-01-22 | A69274 | 1 | 중탄소 | 30CRNIMO8 |  | Al 탈산 | B | 33 | 7 | 53800 | 78.77 | D | D | D |  | 1 | 1 |  | 1530 | 1549 | 7400 |  |  | 7400 | 72.88 | 12 | 101532 | 1611 |  | Y | 48 | 40 | [7 empty] | 김덕진 | 2 | [6 empty] | 100.2 | 13-4 | 187.52 | 0 | A |  | 1611 | 3 | 0.22 | 1566 | 1.5 | 71 | 24 | 253 | 4:13 | 16 | 16 | 68 | 0 |  | 0 |  | 400 | AR | 2022-01-22 18:31 | 2022-01-22 19:11 | 40 | 2022-01-22 18:30 | 41 |  |  |  |  | N |  |  |  | Y | [5 empty] | 82.92 | 78.73 | [20 empty] | 1.09 |  |  | 6.3 | 0 | A | [9 empty] | 2814 | 203 | 0 | 190 | 0 | 188 | 0 | 760 | 0 | 398 | 0 | 0 | 73 | 11
2022-01-22 | B68649 | 2 | 저탄소 | 16MNCRS5HAM |  | Si 탈산 | B | 21 | 42 | 50000 | 106.45 | D | D |  | D | 1 |  | 1 | 1555 | 1516 | 9200 |  |  | 9200 | 97.91 | 16 | 93968 | 1640 |  | Y | 47 | 45 |  |  | B68646 | 03 |  |  |  | 김규완 | 2 |  | Y |  |  | Y |  | 94.5 | 11-10 | 0 | 200.16 | A |  | 1647 | 1 | 0.3 | 1574 | 1.55 | 63 | 28 | 287 | 4:47 | 18 | 19 | 0 | 26 |  | 64.25 | 0 | 0 | N2 | 2022-01-22 19:09 | 2022-01-22 19:19 | 10 | 2022-01-22 18:49 | 30 |  |  |  |  | Y | [7 empty] | 6 | 5 | 0 | 16.74 | [23 empty] | 0.79 | 0.79 | A | [9 empty] | 831 | 478 | 0 | 341 | 0 | 0 | 0 | 697 | 0 | 0 | 0 | 0 | 200 | 0 |  |  | 8
2022-01-22 | A69275 | 1 | 중탄소 | 30CRNIMO8 | TUNDISH교체전 | Al 탈산 | B | 37 | 2 | 54700 | 78.62 | D | D | D |  | 1 | 1 |  | 1530 | 1567 | 7500 |  |  | 7500 | 71.39 | 14 | 105054 | 1617 |  | Y | 47 | 39 | [7 empty] | 김덕진 | 2 |  |  |  |  | Y |  | 100.7 | 13-6 | 163.47 | 0 | A |  | 1617 | 3 | 0.22 | 1574 | 1.34 | 79 | 22 | 246 | 4:06 | 16 | 16 | 69 | 0 |  | 0 |  | 400 | AR | 2022-01-22 19:34 | 2022-01-22 20:19 | 46 | 2022-01-22 19:34 | 46 |  |  |  |  | N |  |  |  | Y | [5 empty] | 82.38 | 96.94 | [20 empty] | 1.26 |  |  | 7.64 | 0 | A | [9 empty] | 2600 | 307 | 144 | 0 | 0 | 188 | 0 | 903 | 0 | 499 | 0 | 0 | 0 | 19
2022-01-22 | B68650 | 2 | 저탄소 | 16MNCRS5HAM |  | Si 탈산 | B | 38 | 74 | 47250 | 103.62 | D | D |  | D | 1 |  | 1 | 1555 | 1527 | 9300 |  |  | 9300 | 109.92 | 10 | 84610 | 1637 |  | Y | 47 | 45 |  |  | B68647 | 03 |  |  |  | 김규완 | 2 |  | Y |  |  | Y |  | 104.35 | 12-4 | 0 | 192.93 | A |  | 1636 | 1 | 0.27 | 1570 | 1.33 | 59 | 29 | 245 | 4:05 | 16 | 18 | 0 | 27 |  | 60.27 | 0 | 0 | N2 | 2022-01-22 20:27 | 2022-01-22 20:33 | 6 | 2022-01-22 20:11 | 22 |  |  |  |  | Y | [7 empty] | 5 | 4.5 | 0 | 16.03 | [23 empty] | 0.61 | 0.61 | A | [9 empty] | 949 | 513 | 0 | 391 | 0 | 0 | 0 | 699 | 0 | 0 | 0 | 0 | 192 | 0 |  |  | 8
2022-01-22 | A69276 | 1 | 고탄소 | AE1070LS | TUNDISH교체 | Al 탈산 | B | 18 | 22 | 53000 | 81.72 | D | D | D |  | 1 | 1 |  | 1520 | 1602 | 5700 |  |  | 5700 | 67.37 | 10 | 84610 | 1621 |  | N | 41 | 33 | [7 empty] | 김덕진 | 2 | [8 empty] | 0.02 | 247.19 | A |  | 1622 | 3 | 0.2 | 1568 | 1.32 | 93 | 21 | 299 | 4:59 | 30 | 25 | 70 | 0 |  | 0 |  | 500 | N2 | 2022-01-22 20:44 | 2022-01-22 21:53 | 69 | 2022-01-22 20:44 | 69 |  |  |  |  | Y |  |  |  | Y | [5 empty] | 0 | 258.34 | [19 empty] | 2.12 |  |  |  | 9.11 | 0 | A | [9 empty] | 0 | 0 | 1148 | 9 | 0 | 222 | 0 | 1006 | 0 | 785 | 0 | 0 | 327 | 20 |  |  |  |  | 1
2022-01-22 | B68651 | 2 | 저탄소 | 16MNCRS5HAM |  | Si 탈산 | B | 31 | 40 | 52100 | 105.37 | D | D |  | D | 1 |  | 1 | 1555 | 1542 | 8700 |  |  | 8700 | 86.06 | 17 | 101089 | 1659 |  | Y | 46 | 42 |  |  | B68648 | 03 |  |  |  | 김규완 | 2 |  | Y |  |  |  |  | 100.9 | 12-7 | 0 | 330.44 | A |  | 1638 | 1 | 0.22 | 1573 | 0 | 62 | 29 | 365 | 6:05 | 18 | 18 | 0 | 28 |  | 51.36 | 0 | 0 | N2 | 2022-01-22 21:36 | 2022-01-22 21:45 | 9 | 2022-01-22 21:20 | 25 |  |  |  |  | Y | [7 empty] | 5 | 4 | 0 | 14.89 | [23 empty] | 0.57 | 0.57 | A | [9 empty] | 1009 | 406 | 0 | 340 | 0 | 0 | 0 | 698 | 0 | 0 | 0 | 0 | 195 | 0 |  |  | 8
2022-01-22 | A69277 | 1 | 고탄소 | AE1070LS |  | Al 탈산 | B | 6 | 25 | 52400 | 101.82 | D | D | B |  | 1 | 1 |  | 1520 | 1548 | 5300 |  |  | 5300 | 62.64 | 10 | 84610 | 1596 |  | Y | 40 | 29 | [15 empty] | 96.6 | 12-6 | 0 | 271.16 | A |  | 1596 | 3 | 0.21 | 1537 | 0.97 | 62 | 20 | 288 | 4:48 | 30 | 25 | 71 | 0 |  | 0 |  | 600 | N2 | 2022-01-22 22:17 | 2022-01-22 22:52 | 35 | 2022-01-22 22:16 | 36 |  |  |  |  | Y |  |  |  | Y | [5 empty] | 0 | 468.48 | [23 empty] | 11.04 | 0 | A | [9 empty] | 40 | 0 | 1084 | 19 | 0 | 139 | 0 | 894 | 0 | 696 | 0 | 0 | 218 | 56
2022-01-22 | B68652 | 2 | 저탄소 | 16MNCRS5HAM | TUNDISH교체전 | Si 탈산 | B | 1 | 86 | 48350 | 90.38 | D | D |  | B | 1 |  | 1 | 1555 | 1570 | 8000 |  |  | 8000 | 82 | 13 | 97563 | 1646 |  | Y | 44 | 39 | [7 empty] | 김규완 | 2 |  |  |  |  | Y |  | 99.05 | 11-7 | 0 | 204.93 | A |  | 1647 | 1 | 0.3 | 1583 | 0 | 72 | 35 | 330 | 5:30 | 18 | 16 | 0 | 29 | 150 | 170.55 | 0 | 0 | N2 | 2022-01-22 22:24 | 2022-01-22 22:52 | 27 | 2022-01-22 22:15 | 37 |  |  |  |  | Y | [7 empty] | 4 | 4.6 | 0 | 40.76 | [23 empty] | 0.42 | 0.42 | A | [9 empty] | 1110 | 346 | 0 | 358 | 0 | 0 | 0 | 695 | 0 | 0 | 0 | 0 | 194 | 0 |  |  | 13
2022-01-22 | A69278 | 1 | 고탄소 | AE1070LS |  | Al 탈산 | B | 33 | 8 | 53500 | 103.82 | D | B | B |  | 1 | 1 |  | 1520 | 1518 | 6700 |  |  | 6700 | 65.99 | 12 | 101532 | 1591 |  | Y | 50 | 34 | [15 empty] | 99.2 | 13-2 | 0 | 184.69 | A |  | 1598 | 3 | 0.21 | 1551 | 0.9 | 76 | 22 | 251 | 4:11 | 30 | 25 | 72 | 0 |  | 0 |  | 600 | N2 | 2022-01-22 23:24 | 2022-01-22 23:50 | 25 | 2022-01-22 23:22 | 28 |  |  |  |  | Y |  |  |  | Y | [5 empty] | 0 | 394.07 | [23 empty] | 0 | 0 | A | [9 empty] | 26 | 0 | 999 | 34 | 0 | 146 | 0 | 1116 | 0 | 798 | 0 | 0 | 96 | 87
2022-01-22 | B68653 | 2 | 저탄소 | 25MOCRS4HM4 | TUNDISH교체 | Si 탈산 | B | 21 | 43 | 50000 | 97.03 | D | B |  | B | 1 |  | 1 | 1555 | 1544 | 9400 |  |  | 9400 | 105.74 | 12 | 88896 | 1674 |  | Y | 51 | 47 |  |  | B68650 | 00 |  |  |  | 임승우 | 2 | [6 empty] | 100.3 | 12-6 | 0 | 177.09 | A |  | 1662 | 1 | 0.26 | 1587 | 1.89 | 79 | 24 | 269 | 4:29 | 18 | 21 | 0 | 30 |  | 125.72 | 0 | 0 | N2 | 2022-01-22 23:34 | 2022-01-23 00:16 | 42 | 2022-01-22 23:25 | 51 |  |  |  |  | Y | [8 empty] | 4.5 | 0 | 34.06 | [19 empty] | 1.44 |  |  |  | 0.46 | 0.46 | B | [9 empty] | 844 | 404 | 246 | 81 | 0 | 0 | 0 | 796 | 0 | 0 | 0 | 0 | 213 | 20 |  |  | 6 | 0 | 1
2022-01-22 | A69279 | 1 | 고탄소 | AE1070LS | 잔강최소화전 | Al 탈산 | B | 37 | 3 | 54500 | 91.2 | B | B | B |  | 1 | 1 |  | 1520 | 1563 | 5300 |  |  | 5300 | 62.64 | 10 | 84610 | 1595 |  | Y | 46 | 31 | [7 empty] | 김형철 | 2 |  |  | Y |  |  |  | 104.05 | 13-9 | 0 | 157 | A |  | 1595 | 3 | 0.21 | 1545 | 1.11 | 70 | 23 | 298 | 4:58 | 30 | 25 | 73 | 0 |  | 0 |  | 600 | N2 | 2022-01-23 00:25 | 2022-01-23 00:48 | 23 | 2022-01-23 00:24 | 24 |  |  |  |  | Y |  |  |  | Y | [5 empty] | 0 | 326.5 | [23 empty] | 1.26 | 0 | A | [9 empty] | 48 | 0 | 1088 | 42 | 0 | 158 | 0 | 835 | 0 | 597 | 0 | 0 | 56 | 64
2022-01-22 | B68654 | 2 | 저탄소 | 25MOCRS4HM4 |  | Si 탈산 | B | 38 | 75 | 46750 | 103.68 | B | B |  | B | 1 |  | 1 | 1555 | 1520 | 9000 |  |  | 9000 | 101.24 | 12 | 88896 | 1665 |  | Y | 55 | 47 | [7 empty] | 임승우 | 2 | [6 empty] | 94.85 | 11-4 | 0 | 252.31 | A |  | 1654 | 1 | 0.27 | 1566 | 2.06 | 58 | 26 | 257 | 4:17 | 18 | 19 | 0 | 31 |  | 44.37 | 0 | 0 | N2 | 2022-01-23 00:54 | 2022-01-23 01:12 | 18 | 2022-01-23 00:40 | 32 |  |  |  |  | Y | [7 empty] | 3 | 5.2 | 0 | 14.05 | [23 empty] | 0.39 | 0.39 | A | [9 empty] | 1217 | 0 | 0 | 36 | 0 | 0 | 0 | 852 | 0 | 0 | 0 | 0 | 156 | 10 |  |  | 4 | 0
2022-01-22 | B68655 | 2 | 저탄소 | 25MOCRS4HM4 |  | Si 탈산 | B | 31 | 41 | 51650 | 98.12 | B | B |  | B | 1 |  | 1 | 1555 | 1531 | 9500 |  |  | 9500 | 105.86 | 12 | 89740 | 1650 | 360 | Y | 51 | 47 | [7 empty] | 임승우 | 2 | [6 empty] | 108.55 | 13-5 | 0.31 | 233.13 | A |  | 1645 | 1 | 0.26 | 1577 | 1.68 | 69 | 32 | 278 | 4:38 | 18 | 18 | 0 | 32 |  | 44.53 | 0 | 0 | N2 | 2022-01-23 01:54 | 2022-01-23 02:06 | 12 | 2022-01-23 01:44 | 22 |  |  |  |  | Y | [7 empty] | 4 | 4 | 0 | 14.53 | [23 empty] | 0.23 | 0.23 | B | [9 empty] | 940 | 359 | 87 | 69 | 0 | 0 | 0 | 798 | 0 | 0 | 0 | 0 | 168 | 24 |  |  | 4 | 0
2022-01-22 | A69280 | 1 | 고탄소 | P-AE1055LSM | 잔강최소화 | Al 탈산 | B | 18 | 23 | 52900 | 75.1 | B | B | B |  | 1 | 1 |  | 1520 | 1542 | 5300 |  |  | 5300 | 62.64 | 10 | 84610 | 1610 |  | Y | 35 | 30 | [7 empty] | 박재승 | 2 |  | Y |  |  |  |  | 100.6 | 13-1 | 0 | 173.3 | A |  | 1610 | 3 | 0.21 | 1564 | 1.21 | 80 | 4 | 359 | 5:59 | 25 | 25 | 74 | 0 |  | 0 |  | 550 | N2 | 2022-01-23 01:32 | 2022-01-23 01:50 | 34 | 2022-01-23 01:30 | 36 |  |  |  |  | Y |  |  |  | Y | [5 empty] | 0 | 255.09 | [23 empty] | 0 | 0 | A |  |  | 5.111 | 27.812 | 54.123 | 0.127 | 10.589 | 1.946 | 1828.31 | 36 | 0 | 746 | 36 | 0 | 194 | 0 | 718 | 0 | 548 | 0 | 0 | 18 | 34
2022-01-22 | B68656 | 2 | 저탄소 | 25MOCRS4HM4 | 잔강최소화전 | Si 탈산 | B | 1 | 87 | 47950 | 110.02 | B | B |  | B | 1 |  | 1 | 1555 | 1514 | 9400 |  |  | 9400 | 101.94 | 14 | 92208 | 1657 |  | Y | 56 | 48 |  |  | B68653 | 05 |  |  |  | 임승우 | 2 |  |  | Y |  | Y |  | 103.25 | 11-10 | 0 | 388.25 | A |  | 1638 | 1 | 0.25 | 1567 | 1.52 | 59 | 20 | 324 | 5:24 | 18 | 18 | 0 | 33 |  | 69.77 | 0 | 0 | N2 | 2022-01-23 03:09 | 2022-01-23 03:16 | 7 | 2022-01-23 02:59 | 18 |  |  |  |  | Y | [7 empty] | 4 | 4 | 1.09 | 18.21 | [23 empty] | 0.19 | 0.19 | A | [9 empty] | 465 | 492 | 0 | 61 | 0 | 0 | 0 | 797 | 0 | 0 | 0 | 0 | 115 | 25 |  |  | 2 | 0
2022-01-22 | A69281 | 1 | 고탄소 | P-AE1055LSM |  | Al 탈산 | B | 6 | 26 | 52200 | 78.08 | B | B | B |  | 1 | 1 |  | 1520 | 1537 | 5700 |  |  | 5700 | 56.14 | 12 | 101532 | 1583 |  | Y | 37 | 32 | [7 empty] | 김형철 | 2 |  | Y |  |  |  |  | 105.85 | 13-6 | 0 | 238.95 | A |  | 1583 | 3 | 0.21 | 1555 | 0.7 | 71 | 21 | 363 | 6:03 | 25 | 25 | 75 | 0 |  | 0 |  | 550 | N2 | 2022-01-23 02:39 | 2022-01-23 03:06 | 27 | 2022-01-23 02:37 | 29 |  |  |  |  | Y |  |  |  | Y | [5 empty] | 0 | 261.16 | [23 empty] | 0.05 | 0 | A |  |  | 7.385 | 25.979 | 54.382 | 0.169 | 7.363 | 2.093 | 1793.19 | 0 | 0 | 787 | 26 | 0 | 152 | 0 | 718 | 0 | 542 | 0 | 0 | 18 | 36
2022-01-22 | A69282 | 1 | 고탄소 | P-AE1055LSM |  | Al 탈산 | B | 33 | 9 | 53400 | 76 | B | B | B |  | 1 | 1 |  | 1520 | 1552 | 4600 |  |  | 4600 | 45.31 | 12 | 101532 | 1602 |  | Y | 32 | 26 | [7 empty] | 김형철 | 2 |  | Y |  |  |  |  | 107.3 | 14-1 | 0 | 178.53 | A |  | 1602 | 3 | 0.21 | 1556 | 1.1 | 72 | 15 | 330 | 5:30 | 25 | 25 | 76 | 0 |  | 0 |  | 550 | N2 | 2022-01-23 03:42 | 2022-01-23 04:25 | 43 | 2022-01-23 03:40 | 45 |  |  |  |  | Y |  |  |  | Y | [5 empty] | 0 | 284.44 | [23 empty] | 0.11 | 0 | A |  |  | 6.536 | 27.631 | 52.699 | 0.18 | 8.062 | 1.907 | 1700.39 | 26 | 0 | 832 | 27 | 0 | 154 | 0 | 716 | 0 | 542 | 0 | 0 | 15 | 29
2022-01-22 | B68657 | 2 | 저탄소 | AE5120HM3 | 잔강최소화 | Si 탈산 | B | 21 | 44 | 49200 | 104.52 | B | B |  | B | 1 |  | 1 | 1555 | 1532 | 9200 |  |  | 9200 | 107.48 | 10 | 85600 | 1667 |  | Y | 52 | 46 |  |  | B68654 | 05 |  |  |  | 임승우 | 2 |  | Y |  |  |  |  | 101.3 | 12-7 | 0 | 234.45 | A |  | 1647 | 1 | 0.27 | 1577 | 1.33 | 70 | 19 | 304 | 5:04 | 18 | 18 | 0 | 34 |  | 35.83 | 0 | 0 | N2 | 2022-01-23 04:12 | 2022-01-23 04:29 | 17 | 2022-01-23 04:01 | 27 |  |  |  |  | N | [7 empty] | 5 | 4 | 0 | 13.36 | [23 empty] | 0.31 | 0.31 | A | [9 empty] | 415 | 917 | 76 | 215 | 0 | 0 | 0 | 749 | 0 | 0 | 0 | 0 | 115 | 0 |  |  | 4
2022-01-22 | B68658 | 2 | 저탄소 | AE5120HM3 |  | Si 탈산 | B | 38 | 76 | 46400 | 105.43 | B | B |  | B | 1 |  | 1 | 1555 | 1533 | 10300 |  |  | 10300 | 100.27 | 12 | 102720 | 1657 |  | Y | 57 | 50 |  |  | B68655 | 05 |  |  |  | 임승우 | 2 |  |  | Y |  |  |  | 111.9 | 12-10 | 0 | 268.03 | A |  | 1647 | 1 | 0.25 | 1581 | 1.45 | 74 | 36 | 270 | 4:30 | 18 | 18 | 0 | 35 |  | 48.64 | 0 | 0 | N2 | 2022-01-23 05:23 | 2022-01-23 05:32 | 9 | 2022-01-23 05:13 | 19 | [14 empty] | 0 | 16.08 | [23 empty] | 0.25 | 0.25 | A | [9 empty] | 853 | 620 | 72 | 81 | 0 | 0 | 0 | 804 | 0 | 0 | 0 | 0 | 116 | 6 |  |  | 4
2022-01-22 | A69283 | 1 | 고탄소 | P-AE1055LSM |  | Al 탈산 | B | 37 | 4 | 54400 | 82.97 | B | B | B |  | 1 | 1 |  | 1520 | 1544 | 4900 |  |  | 4900 | 48.26 | 12 | 101532 | 1598 |  | Y | 36 | 29 | [7 empty] | 김형철 | 2 |  | Y |  |  |  |  | 103.75 | 13-9 | 0.02 | 178.44 | A |  | 1598 | 3 | 0.2 | 1548 | 1.06 | 64 | 16 | 300 | 5:00 | 25 | 25 | 77 | 0 |  | 0 |  | 550 | N2 | 2022-01-23 05:16 | 2022-01-23 05:33 | 16 | 2022-01-23 05:15 | 17 |  |  |  |  | Y |  |  |  | Y | [5 empty] | 0 | 328.31 | [23 empty] | 1.96 | 0 | A |  |  | 6.039 | 28.24 | 52.365 | 0.356 | 8.671 | 1.854 | 1607.06 | 0 | 0 | 827 | 36 | 0 | 153 | 0 | 718 | 0 | 546 | 0 | 0 | 18 | 78
2022-01-22 | B68659 | 2 | 저탄소 | AE5120HM3 |  | Si 탈산 | B | 31 | 42 | 51850 | 109 | B | B |  | C | 1 |  | 1 | 1555 | 1517 | 9800 |  |  | 9800 | 95.4 | 12 | 102720 | 1655 |  | Y | 57 | 52 |  |  | B68656 | 05 |  |  |  | 임승우 | 2 |  |  | Y |  |  |  | 108.75 | 13-5 | 0 | 236.31 | A |  | 1643 | 1 | 0.27 | 1578 | 1.38 | 71 | 34 | 310 | 5:10 | 18 | 18 | 0 | 36 |  | 61.47 | 0 | 0 | N2 | 2022-01-23 06:38 | 2022-01-23 06:46 | 8 | 2022-01-23 06:25 | 21 | [12 empty] | 5 |  | 0 | 16.3 | [23 empty] | 0.58 | 0.58 | A | [9 empty] | 0 | 1237 | 273 | 80 | 0 | 0 | 0 | 949 | 0 | 0 | 0 | 0 | 177 | 21 |  |  | 4
2022-01-22 | A69284 | 1 | 고탄소 | P-AE1055LSM |  | Al 탈산 | B | 18 | 24 | 52900 | 70.4 | B | B | C |  | 1 | 1 |  | 1520 | 1581 | 3600 |  |  | 3600 | 42.55 | 10 | 84610 | 1604 |  | Y | 31 | 23 | [7 empty] | 김형철 | 2 |  | Y |  |  |  |  | 94.6 | 12-4 | 0 | 227.31 | A |  | 1604 | 3 | 0.23 | 1555 | 1.26 | 71 | 0 | 369 | 6:09 | 25 | 25 | 78 | 0 |  | 0 |  | 550 | N2 | 2022-01-23 06:05 | 2022-01-23 06:37 | 32 | 2022-01-23 06:04 | 33 |  |  |  |  | Y |  |  |  | Y | [5 empty] | 0 | 253.91 | [23 empty] | 2.96 | 0 | A |  |  | 6.123 | 27.967 | 53.563 | 0.101 | 8.747 | 1.915 | 1727.4 | 0 | 0 | 691 | 11 | 0 | 149 | 0 | 721 | 0 | 544 | 0 | 0 | 21 | 15
2022-01-22 | A69285 | 1 | 고탄소 | P-AE1055LSM |  | Al 탈산 | B | 6 | 27 | 52400 | 81.78 | B | C | C |  | 1 | 1 |  | 1520 | 1533 | 5900 |  |  | 5900 | 58.11 | 12 | 101532 | 1594 |  | Y | 41 | 35 | [7 empty] | 김형철 | 2 |  | Y |  |  |  |  | 110.85 | 14-1 | 17.65 | 245.95 | A |  | 1595 | 3 | 0.21 | 1551 | 1.1 | 67 | 19 | 365 | 6:05 | 25 | 25 | 79 | 0 |  | 0 |  | 500 | N2 | 2022-01-23 07:17 | 2022-01-23 07:36 | 19 | 2022-01-23 07:16 | 20 |  |  |  |  | Y |  |  |  | Y | [5 empty] | 0 | 248.76 | [23 empty] | 4.47 | 0 | A |  |  | 5.163 | 28.421 | 53.681 | 0.219 | 10.397 | 1.888 | 1828.31 | 0 | 0 | 759 | 13 | 0 | 168 | 0 | 902 | 0 | 661 | 0 | 0 | 161 | 13
2022-01-23 | B68660 | 2 | 저탄소 | AE5120HM3 | TUNDISH교체전 | Si 탈산 | B | 1 | 88 | 49050 | 102.6 | C | C |  | C | 1 |  | 1 | 1555 | 1547 | 8600 |  |  | 8600 | 88.53 | 12 | 97142 | 1641 |  | Y | 52 | 43 |  |  | B68657 | 05 |  |  |  | 문성민 | 2 |  |  | Y |  | Y |  | 106.65 | 12-3 | 0 | 193.29 | A |  | 1641 | 1 | 0.3 | 1577 | 1.6 | 70 | 32 | 290 | 4:50 | 18 | 18 | 0 | 37 |  | 80.59 | 0 | 0 | N2 | 2022-01-23 07:44 | 2022-01-23 08:00 | 16 | 2022-01-23 07:28 | 32 | [12 empty] | 9 |  | 0 | 19.26 | [23 empty] | 0.47 | 0.47 | A | [9 empty] | 1142 | 305 | 0 | 141 | 0 | 0 | 0 | 949 | 0 | 0 | 0 | 0 | 177 | 6 |  |  | 4
2022-01-23 | A69286 | 1 | 고탄소 | AE1055LS | 유사강종연연주 | Al 탈산 | B | 33 | 10 | 53400 | 81.23 | C | C | C |  | 1 | 1 |  | 1520 | 1572 | 4500 |  |  | 4500 | 53.19 | 10 | 84600 | 1589 |  | Y | 45 | 26 | [7 empty] | 이호남 | 2 |  |  | Y |  |  |  | 105.35 | 13-9 | 23.47 | 200.44 | A |  | 1588 | 3 | 0.18 | 1552 | 1 | 68 | 22 | 394 | 6:34 | 25 | 25 | 80 | 0 |  | 0 |  | 500 | N2 | 2022-01-23 08:26 | 2022-01-23 08:42 | 17 | 2022-01-23 08:25 | 17 |  |  |  |  | Y |  |  |  | Y | [5 empty] | 0 | 212.88 | [23 empty] | 5.89 | 0 | A | [9 empty] | 0 | 0 | 811 | 17 | 0 | 211 | 0 | 1092 | 0 | 656 | 0 | 0 | 182 | 34
2022-01-23 | B68661 | 2 | 중탄소 | AE15B36C2 | TUNDISH교체 | Si 탈산 | B | 21 | 45 | 49950 | 124.37 | C | C |  | C | 1 |  | 1 | 1540 | 1561 | 8200 |  |  | 8200 | 85 | 13 | 96467 | 1670 |  | Y | 48 | 41 | [7 empty] | 문성민 | 2 | [6 empty] | 104.15 | 12-9 | 201.07 | 0 | A |  | 1660 | 1 | 0.31 | 1582 | 1.93 | 84 | 36 | 288 | 4:48 | 15 | 20 | 0 | 38 |  | 60.85 | 0 | 0 | AR | 2022-01-23 09:16 | 2022-01-23 09:35 | 19 | 2022-01-23 08:39 | 56 | [12 empty] | 28 |  | 16.21 | 0 | [19 empty] | 2.08 |  |  |  | 0.87 | 0.87 | A | [9 empty] | 181 | 0 | 459 | 81 | 0 | 84 | 0 | 799 | 0 | 209 | 0 | 0 | 130 | 44 |  |  | 9 |  | 1
2022-01-23 | A69287 | 1 | 고탄소 | AE1055LS |  | Al 탈산 | B | 37 | 5 | 54500 | 81.3 | C | C | C |  | 1 | 1 |  | 1520 | 1548 | 5400 |  |  | 5400 | 53.19 | 12 | 101520 | 1587 |  | Y | 41 | 34 | [7 empty] | 이호남 | 2 |  | Y |  |  |  |  | 104.05 | 13-9 | 6.52 | 192.8 | A |  | 1587 | 3 | 0.19 | 1544 | 1.08 | 60 | 29 | 492 | 8:12 | 25 | 25 | 81 | 0 |  | 0 |  | 400 | N2 | 2022-01-23 09:36 | 2022-01-23 09:49 | 14 | 2022-01-23 09:35 | 14 |  |  |  |  | Y |  |  |  | Y | [5 empty] | 0 | 214.54 | [23 empty] | 7.62 | 0 | A | [9 empty] | 0 | 0 | 771 | 29 | 0 | 188 | 0 | 866 | 0 | 634 | 0 | 0 | 173 | 28
2022-01-23 | B68662 | 2 | 중탄소 | AE15B36C2 |  | Si 탈산 | B | 38 | 77 | 46350 | 100.12 | C | C |  | C | 1 |  | 1 | 1540 | 1581 | 6300 |  |  | 6300 | 66.11 | 12 | 95297 | 1655 |  | Y | 43 | 36 | [7 empty] | 문성민 | 2 | [6 empty] | 102.65 | 12-2 | 204.88 | 0 | A |  | 1635 | 1 | 0.27 | 1567 | 1.44 | 69 | 26 | 274 | 4:34 | 15 | 17 | 0 | 39 |  | 46.4 | 0 | 0 | AR | 2022-01-23 10:03 | 2022-01-23 10:39 | 36 | 2022-01-23 09:45 | 54 | [12 empty] | 11 |  | 12.09 | 0 | [23 empty] | 0.5 | 0.5 | A | [9 empty] | 288 | 0 | 343 | 92 | 0 | 186 | 0 | 698 | 0 | 208 | 0 | 0 | 55 | 16 |  |  | 4
2022-01-23 | A69288 | 1 | 고탄소 | AE1055LS |  | Al 탈산 | B | 18 | 25 | 52900 | 84.85 | C | C | C |  | 1 | 1 |  | 1520 | 1563 | 6400 |  |  | 6400 | 63.04 | 12 | 101520 | 1584 |  | Y | 42 | 36 | [7 empty] | 이호남 | 2 |  | Y |  |  |  |  | 105.1 | 13-5 | 0.01 | 1.1 | A |  | 1587 | 3 | 0.19 | 1549 | 0.88 | 65 | 29 | 310 | 5:10 | 25 | 25 | 82 | 0 |  | 0 |  | 450 | N2 | 2022-01-23 10:41 | 2022-01-23 10:55 | 15 | 2022-01-23 10:40 | 15 |  |  |  |  | Y |  |  |  | Y | [5 empty] | 0 | 254.77 | [23 empty] | 10 | 0 | A | [9 empty] | 0 | 0 | 762 | 0 | 0 | 188 | 0 | 1051 | 0 | 777 | 0 | 0 | 172 | 78
2022-01-23 | B68663 | 2 | 중탄소 | AE15B36C2 |  | Si 탈산 | B | 31 | 43 | 51550 | 95.07 | C | C |  | C | 1 |  | 1 | 1540 | 1591 | 6300 |  |  | 6300 | 61.45 | 13 | 102518 | 1633 |  | Y | 45 | 37 | [7 empty] | 문성민 | 2 | [6 empty] | 98.45 | 12-4 | 128.88 | 0 | A |  | 1632 | 1 | 0.31 | 1560 | 1.88 | 62 | 17 | 257 | 4:17 | 15 | 17 | 0 | 40 |  | 49.18 | 0 | 0 | AR | 2022-01-23 11:14 | 2022-01-23 11:43 | 30 | 2022-01-23 10:56 | 47 | [12 empty] | 10 |  | 11.69 | 0 | [23 empty] | 0.33 | 0.33 | A | [9 empty] | 252 | 0 | 240 | 101 | 0 | 100 | 0 | 898 | 0 | 415 | 0 | 0 | 52 | 0 |  |  | 4
2022-01-23 | A69289 | 1 | 고탄소 | AE1055LS |  | Al 탈산 | B | 6 | 28 | 52200 | 72.85 | C | C | C |  | 1 | 1 |  | 1520 | 1570 | 4700 |  |  | 4700 | 46.3 | 12 | 101520 | 1597 |  | Y | 41 | 27 | [7 empty] | 이호남 | 2 |  | Y | [6 empty] | 0 | 100.43 | A |  | 1599 | 3 | 0.2 | 1560 | 1.18 | 76 | 24 | 349 | 5:49 | 25 | 25 | 83 | 0 |  | 0 |  | 450 | N2 | 2022-01-23 11:28 | 2022-01-23 12:04 | 37 | 2022-01-23 11:26 | 39 |  |  |  |  | Y |  |  |  | Y | [5 empty] | 0 | 166.21 | [23 empty] | 12.32 | 0 | A | [9 empty] | 0 | 0 | 781 | 32 | 0 | 234 | 0 | 748 | 0 | 549 | 0 | 0 | 173 | 8
2022-01-23 | B68664 | 2 | 중탄소 | AE15B36C2 | 잔강최소화전 | Si 탈산 | B | 1 | 89 | 47900 | 93.78 | C | C |  | C | 1 |  | 1 | 1540 | 1601 | 5500 |  |  | 5500 | 68.65 | 10 | 80122 | 1650 |  | Y | 42 | 31 | [7 empty] | 문성민 | 2 |  |  |  |  | Y |  | 100 | 11-7 | 185.15 | 0 | A |  | 1637 | 1 | 0.27 | 1571 | 1.69 | 73 | 28 | 284 | 4:44 | 15 | 16 | 0 | 41 |  | 39.19 | 0 | 0 | AR | 2022-01-23 12:24 | 2022-01-23 12:43 | 20 | 2022-01-23 12:03 | 40 | [12 empty] | 11 |  | 9.91 | 0 | [23 empty] | 0.66 | 0.66 | A | [9 empty] | 263 | 0 | 0 | 71 | 0 | 155 | 0 | 702 | 0 | 207 | 0 | 0 | 50 | 10 |  |  | 4
2022-01-23 | A69290 | 1 | 고탄소 | AE1055LS |  | Al 탈산 | B | 33 | 11 | 53000 | 77.33 | C | C | C |  | 1 | 1 |  | 1520 | 1564 | 5400 |  |  | 5400 | 53.19 | 12 | 101520 | 1604 |  | Y | 42 | 31 | [7 empty] | 이호남 | 2 |  | Y |  |  |  |  | 108.35 | 14-2 | 0 | 177.52 | A |  | 1600 | 3 | 0.2 | 1559 | 1.17 | 75 | 24 | 325 | 5:25 | 25 | 25 | 84 | 0 |  | 0 |  | 450 | N2 | 2022-01-23 12:32 | 2022-01-23 13:12 | 40 | 2022-01-23 12:32 | 41 |  |  |  |  | Y |  |  |  | Y | [5 empty] | 0 | 178.88 | [23 empty] | 15.32 | 0 | A | [9 empty] | 0 | 0 | 718 | 14 | 0 | 162 | 0 | 1077 | 0 | 701 | 0 | 0 | 257 | 32
2022-01-23 | B68665 | 2 | 중탄소 | AE15B34M | 잔강최소화 | Si 탈산 | B | 21 | 46 | 48800 | 91.4 | C | C |  | C | 1 |  | 1 | 1540 | 1553 | 7400 |  |  | 7400 | 78.22 | 12 | 94600 | 1642 |  | Y | 51 | 38 | [7 empty] | 문성민 | 2 | [8 empty] | 166.94 | 0 | A |  | 1635 | 1 | 0.24 | 1575 | 1.79 | 78 | 29 | 191 | 3:11 | 15 | 16 | 0 | 42 | 40 | 39.33 | 0 | 0 | AR | 2022-01-23 13:24 | 2022-01-23 14:00 | 36 | 2022-01-23 13:12 | 48 | [12 empty] | 5 |  | 9 | 0 | [23 empty] | 0.27 | 0.27 | A | [9 empty] | 106 | 0 | 654 | 111 | 0 | 170 | 0 | 504 | 0 | 208 | 0 | 0 | 53 | 26
2022-01-23 | A69291 | 1 | 고탄소 | AE1055LS |  | Al 탈산 | B | 37 | 6 | 54600 | 78.05 | C | C | C |  | 1 | 1 |  | 1520 | 1570 | 4600 |  |  | 4600 | 54.37 | 10 | 84600 | 1606 | 715 | Y | 41 | 28 | [7 empty] | 이호남 | 2 |  | Y | [6 empty] | 0 | 144.82 | A |  | 1604 | 3 | 0.2 | 1554 | 1.35 | 70 | 27 | 419 | 6:59 | 25 | 26 | 85 | 0 |  | 0 |  | 500 | N2 | 2022-01-23 13:44 | 2022-01-23 14:17 | 33 | 2022-01-23 13:43 | 33 |  |  |  |  | Y |  |  |  | Y | [5 empty] | 0 | 204.86 | [23 empty] | 18.03 | 0 | A | [9 empty] | 0 | 0 | 749 | 14 | 0 | 243 | 0 | 750 | 0 | 549 | 0 | 0 | 160 | 55
2022-01-23 | B68666 | 2 | 중탄소 | AE15B34M |  | Si 탈산 | B | 19 | 34 | 52450 | 90.37 | C | C |  | A | 1 |  | 1 | 1540 | 1575 | 6300 |  |  | 6300 | 63.61 | 12 | 99036 | 1644 | 353 | Y | 45 | 36 | [7 empty] | 문성민 | 2 |  |  |  |  | Y |  |  |  | 171.72 | 0 | A |  | 1627 | 1 | 0.23 | 1561 | 1.79 | 64 | 20 | 219 | 3:39 | 15 | 15 | 0 | 43 | 55 | 52.28 | 0 | 0 | AR | 2022-01-23 14:29 | 2022-01-23 14:59 | 30 | 2022-01-23 14:17 | 42 |  |  |  |  | N | [7 empty] | 3 | 5 | 12.64 | 0 | [23 empty] | 0.23 | 0.23 | A | [9 empty] | 165 | 0 | 529 | 56 | 0 | 244 | 0 | 554 | 0 | 206 | 0 | 0 | 0 | 23 |  |  | 6
2022-01-23 | A69292 | 1 | 고탄소 | AE1055LS |  | Al 탈산 | B | 18 | 26 | 52900 | 77.83 | C | A | A |  | 1 | 1 |  | 1520 | 1547 | 5300 |  |  | 5300 | 62.65 | 10 | 84600 | 1609 |  | Y | 41 | 30 | [7 empty] | 이호남 | 2 |  | Y |  |  |  |  | 99.1 | 12-8 | 0 | 269.7 | A |  | 1609 | 3 | 0.2 | 1560 | 1.4 | 76 | 24 | 350 | 5:50 | 25 | 25 | 86 | 0 |  | 0 |  | 600 | N2 | 2022-01-23 14:47 | 2022-01-23 15:15 | 28 | 2022-01-23 14:45 | 30 |  |  |  |  | Y |  |  |  | Y | [5 empty] | 0 | 204.83 | [23 empty] | 19.33 | 0 | A | [9 empty] | 31 | 0 | 719 | 0 | 0 | 178 | 0 | 848 | 0 | 550 | 0 | 0 | 97 | 19
2022-01-23 | B68667 | 2 | 중탄소 | AE15B34M |  | Si 탈산 | B | 31 | 44 | 52100 | 104.48 | A | A |  | A | 1 |  | 1 | 1540 | 1533 | 7000 |  |  | 7000 | 71.36 | 12 | 98100 | 1635 |  | Y | 43 | 38 | [7 empty] | 박용우 | 2 | [6 empty] | 99.1 | 12-4 | 226.97 | 0 | A |  | 1632 | 1 | 0.28 | 1565 | 2.07 | 68 | 31 | 199 | 3:19 | 15 | 15 | 0 | 44 |  | 74.45 | 0 | 0 | AR | 2022-01-23 15:49 | 2022-01-23 15:59 | 11 | 2022-01-23 15:17 | 42 |  |  |  |  | N | [7 empty] | 8 | 4.5 | 19.23 | 0 | [23 empty] | 0.31 | 0.31 | A | [9 empty] | 188 | 0 | 647 | 34 | 0 | 233 | 0 | 551 | 0 | 207 | 0 | 0 | 0 | 0 |  |  | 6
2022-01-23 | A69293 | 1 | 고탄소 | AE1055LS |  | Al 탈산 | B | 6 | 29 | 52200 | 87.45 | A | A | A |  | 1 | 1 |  | 1520 | 1536 | 5700 |  |  | 5700 | 56.15 | 12 | 101520 | 1587 |  | Y | 42 | 32 |  |  | A69290 |  |  |  |  | 조관훈 | 2 | [6 empty] | 108.15 | 13-7 | 0 | 268.02 | A |  | 1587 | 3 | 0.2 | 1546 | 0.95 | 62 | 26 | 538 | 8:58 | 25 | 25 | 87 | 0 |  | 0 |  | 600 | N2 | 2022-01-23 15:59 | 2022-01-23 16:12 | 12 | 2022-01-23 15:57 | 15 |  |  |  |  | Y |  |  |  | Y | [5 empty] | 0 | 253.74 | [23 empty] | 24.7 | 0 | A | [9 empty] | 44 | 0 | 892 | 0 | 0 | 196 | 0 | 694 | 0 | 596 | 0 | 0 | 166 | 48
2022-01-23 | B68668 | 2 | 중탄소 | AE15B34M |  | Si 탈산 | B | 1 | 90 | 47900 | 87.93 | A | A |  | A | 1 |  | 1 | 1540 | 1531 | 7000 |  |  | 7000 | 73.77 | 12 | 94886 | 1634 |  | Y | 43 | 38 | [7 empty] | 박용우 | 2 | [6 empty] | 101.1 | 11-8 | 198.72 | 0 | A |  | 1625 | 1 | 0.26 | 1560 | 1.72 | 63 | 34 | 198 | 3:18 | 15 | 15 | 0 | 45 |  | 46.56 | 0 | 0 | AR | 2022-01-23 16:31 | 2022-01-23 17:01 | 30 | 2022-01-23 16:18 | 43 |  |  |  |  | N | [7 empty] | 2 | 4.5 | 16.57 | 0 | [23 empty] | 0.19 | 0.19 | A | [9 empty] | 176 | 0 | 345 | 57 | 0 | 197 | 0 | 556 | 0 | 207 | 0 | 0 | 0 | 0 |  |  | 6
2022-01-23 | A69294 | 1 | 고탄소 | AE1055LS |  | Al 탈산 | B | 33 | 12 | 53100 | 76.7 | A | A | A |  | 1 | 1 |  | 1520 | 1547 | 5000 |  |  | 5000 | 49.25 | 12 | 101520 | 1593 |  | Y | 41 | 29 |  |  | A69291 |  |  |  |  | 조관훈 | 2 |  | Y | [6 empty] | 0.01 | 178.99 | A |  | 1593 | 3 | 0.19 | 1552 | 1.21 | 68 | 23 | 304 | 5:04 | 25 | 26 | 88 | 0 |  | 0 |  | 500 | N2 | 2022-01-23 16:59 | 2022-01-23 17:18 | 19 | 2022-01-23 16:57 | 22 |  |  |  |  | Y |  |  |  | Y | [5 empty] | 0 | 171.88 | [23 empty] | 0.01 | 0 | A | [9 empty] | 0 | 0 | 820 | 24 | 0 | 178 | 0 | 645 | 0 | 499 | 0 | 0 | 98 | 68
2022-01-23 | B68669 | 2 | 중탄소 | AE15B34M |  | Si 탈산 | B | 21 | 47 | 49300 | 80.4 | A | A |  | A | 1 |  | 1 | 1540 | 1539 | 6800 |  |  | 6800 | 66.97 | 12 | 101532 | 1642 |  | Y | 44 | 36 | [7 empty] | 박용우 | 2 | [8 empty] | 184.01 | 0 | A |  | 1630 | 1 | 0.26 | 1560 | 1.96 | 63 | 28 | 231 | 3:51 | 13 | 15 | 0 | 46 |  | 53.96 | 0 | 0 | AR | 2022-01-23 17:25 | 2022-01-23 18:05 | 40 | 2022-01-23 17:16 | 49 |  |  |  |  | N | [7 empty] | 2 | 5 | 12.98 | 0 | [23 empty] | 0.2 | 0.2 | A | [9 empty] | 187 | 0 | 545 | 43 | 0 | 229 | 0 | 555 | 0 | 257 | 0 | 0 | 0 | 11 |  |  | 6
2022-01-23 | A69295 | 1 | 중탄소 | AE15B34M |  | Si 탈산 | B | 37 | 7 | 54000 | 93.67 | A | A |  | A | 1 |  | 1 | 1530 | 1574 | 6600 |  |  | 6600 | 78 | 10 | 84610 | 1652 |  | Y | 50 | 40 |  |  | A69292 |  |  |  |  | 조관훈 | 2 |  | Y |  |  |  |  | 101.5 | 13-5 | 84.41 | 128.67 | A |  | 1639 | 1 | 0.28 | 1574 | 1.78 | 77 | 28 | 264 | 4:24 | 13 | 15 | 0 | 47 |  | 38.84 | 0 | 0 | AR | 2022-01-23 18:16 | 2022-01-23 19:06 | 50 | 2022-01-23 18:03 | 63 |  |  |  |  | N | [7 empty] | 5 | 4.5 | 13.43 | 0 | Cr over 강변 | [22 empty] | 0.31 | 0.31 | B | [9 empty] | 0 | 0 | 0 | 986 | 0 | 195 | 0 | 698 | 0 | 598 | 0 | 0 | 155 | 73 |  |  | 6
2022-01-23 | B68670 | 2 | 고탄소 | SM55C |  | Al 탈산 | B | 19 | 35 | 52500 | 76.48 | A | A | A |  | 1 | 1 |  | 1530 | 1522 | 5900 |  |  | 5900 | 46.09 | 16 | 128000 | 1580 |  | Y | 34 | 31 | 1기 CR% 오버 강종변경 N가스 초반부 잘 나오지 않아 AR가스 병행진행함 | [6 empty] | 박용우 | 2 | [6 empty] | 104.25 | 13-2 | 0 | 9.19 | A |  | 1580 | 3 | 0.17 | 1527 | 1.26 | 39 | 4 | 406 | 6:46 | 13 | 25 | 89 | 0 |  | 0 |  | 300 | N2 | 2022-01-23 18:35 | 2022-01-23 18:45 | 10 | 2022-01-23 18:35 | 10 | [14 empty] | 0 | 179.77 | [23 empty] | 2.06 | 0 | [10 empty] | 0 | 55 | 0 | 842 | 0 | 191 | 0 | 1407 | 0 | 257 | 0 | 0 | 321 | 65
2022-01-23 | A69296 | 1 | 고탄소 | AE1055LS |  | Al 탈산 | B | 18 | 27 | 53400 | 92.53 | A | A | A |  | 1 | 1 |  | 1520 | 1553 | 6100 |  |  | 6100 | 90.13 | 8 | 67680 | 1589 |  | Y | 53 | 36 |  |  | A69293 |  |  |  |  | 조관훈 | 2 |  |  | Y | [5 empty] | 0 | 222.39 | A |  | 1583 | 3 | 0.2 | 1549 | 0.85 | 65 | 23 | 420 | 7:00 | 25 | 25 | 90 | 0 |  | 0 |  | 600 | N2 | 2022-01-23 19:15 | 2022-01-23 19:26 | 10 | 2022-01-23 19:05 | 21 |  |  |  |  | Y |  |  |  | Y | [5 empty] | 0 | 200.06 | [23 empty] | 3.5 | 0 | A | [9 empty] | 0 | 0 | 790 | 26 | 0 | 158 | 0 | 757 | 0 | 694 | 0 | 0 | 98 | 49
2022-01-23 | B68671 | 2 | 중탄소 | AE15B34M |  | Si 탈산 | B | 31 | 45 | 52600 | 88.15 | A | A |  | A | 1 |  | 1 | 1540 | 1548 | 7000 |  |  | 7000 | 75.21 | 11 | 93071 | 1623 |  | Y | 43 | 38 | [7 empty] | 박용우 | 2 | [6 empty] | 102.2 | 12-7 | 126.07 | 0 | A |  | 1614 | 1 | 0.23 | 1564 | 1.56 | 67 | 27 | 266 | 4:26 | 13 | 15 | 0 | 48 | 22 | 35.13 | 0 | 0 | AR | 2022-01-23 19:49 | 2022-01-23 20:10 | 21 | 2022-01-23 19:36 | 34 |  |  |  |  | N | [7 empty] | 4 | 4.5 | 10.52 | 0 | [23 empty] | 0.06 | 0.06 | A | [9 empty] | 232 | 0 | 429 | 32 | 0 | 178 | 0 | 1194 | 0 | 465 | 0 | 0 | 158 | 10 |  |  | 6
2022-01-23 | A69297 | 1 | 고탄소 | AE1055LS |  | Al 탈산 | B | 6 | 30 | 51900 | 86.25 | A | A | A |  | 1 | 1 |  | 1520 | 1567 | 5100 |  |  | 5100 | 50.24 | 12 | 101520 | 1581 |  | Y | 41 | 32 |  |  | A69294 |  |  |  |  | 조관훈 | 2 |  |  | Y |  |  |  | 107.65 | 13-6 | 0 | 253.98 | A |  | 1581 | 3 | 0.19 | 1548 | 0.73 | 64 | 24 | 297 | 4:57 | 25 | 25 | 91 | 0 |  | 0 |  | 450 | N2 | 2022-01-23 20:08 | 2022-01-23 20:31 | 23 | 2022-01-23 20:07 | 24 |  |  |  |  | Y |  |  |  | Y | [5 empty] | 0 | 257.04 | [23 empty] | 4.6 | 0 | A | [9 empty] | 37 | 0 | 803 | 0 | 0 | 155 | 0 | 996 | 0 | 745 | 0 | 0 | 174 | 49
2022-01-23 | B68672 | 2 | 중탄소 | AE15B34M |  | Si 탈산 | B | 1 | 91 | 47800 | 76.42 | A | A |  | A | 1 |  | 1 | 1540 | 1552 | 5500 |  |  | 5500 | 59.09 | 11 | 93071 | 1630 |  | Y | 37 | 29 | [7 empty] | 박용우 | 2 | [8 empty] | 122.29 | 0 | A |  | 1619 | 1 | 0.33 | 1558 | 1.57 | 61 | 28 | 205 | 3:25 | 13 | 13 | 0 | 49 |  | 109.21 | 0 | 0 | AR | 2022-01-23 20:37 | 2022-01-23 21:14 | 38 | 2022-01-23 20:24 | 50 |  |  |  |  | N | [7 empty] | 3 | 4.5 | 21.99 | 0 | [23 empty] | 0.02 | 0.02 | B | [9 empty] | 158 | 0 | 512 | 50 | 0 | 223 | 0 | 552 | 0 | 254 | 0 | 0 | 52 | 4 |  |  | 6
2022-01-23 | A69298 | 1 | 고탄소 | AE1055LS |  | Al 탈산 | B | 33 | 13 | 53400 | 78.02 | A | A | A |  | 1 | 1 |  | 1520 | 1531 | 5700 |  |  | 5700 | 56.15 | 12 | 101520 | 1587 |  | Y | 41 | 34 | B68671 히트 C급 발생으로 인해 30톤 내려 합탕 |  | B68670 |  |  |  |  | 조관훈 | 2 |  | Y |  |  |  |  | 107.5 | 14-1 | 0 | 156.53 | A |  | 1587 | 3 | 0.19 | 1552 | 0.97 | 68 | 24 | 392 | 6:32 | 25 | 25 | 92 | 0 |  | 0 |  | 600 | N2 | 2022-01-23 21:02 | 2022-01-23 21:32 | 30 | 2022-01-23 21:01 | 32 |  |  |  |  | Y |  |  |  | Y | [5 empty] | 0 | 189.78 | [23 empty] | 6.6 | 0 | A | [9 empty] | 0 | 0 | 587 | 0 | 0 | 158 | 0 | 891 | 0 | 697 | 0 | 0 | 182 | 49
2022-01-23 | B68673 | 2 | 중탄소 | AE15B34M |  | Si 탈산 | B | 21 | 48 | 49350 | 84.82 | A | A |  | A | 1 |  | 1 | 1540 | 1523 | 6800 |  |  | 6800 | 66.97 | 12 | 101532 | 1618 | 371 | Y | 42 | 37 | [7 empty] | 박용우 | 2 | [6 empty] | 103.35 | 12-8 | 166.57 | 0 | A |  | 1605 | 1 | 0.28 | 1553 | 1.39 | 56 | 20 | 225 | 3:45 | 13 | 14 | 0 | 50 | 50 | 45.14 | 0 | 0 | AR | 2022-01-23 21:50 | 2022-01-23 22:20 | 30 | 2022-01-23 21:38 | 43 |  |  |  |  | N | [7 empty] | 2 | 4.5 | 10.37 | 0 | [23 empty] | 0.19 | 0.19 | B | [9 empty] | 186 | 0 | 257 | 35 | 0 | 209 | 0 | 550 | 0 | 255 | 0 | 0 | 0 | 5 |  |  | 2
2022-01-23 | A69299 | 1 | 고탄소 | AE1055LS |  | Al 탈산 | B | 37 | 8 | 53900 | 80.33 | A | A | B |  | 1 | 1 |  | 1520 | 1556 | 4700 |  |  | 4700 | 55.56 | 10 | 84600 | 1583 |  | Y | 42 | 28 |  |  | A69295 |  |  |  |  | 조관훈 | 2 |  | Y |  |  |  |  | 101.4 | 13-5 | 0 | 135.37 | A |  | 1583 | 3 | 0.17 | 1550 | 0.89 | 66 | 33 | 307 | 5:07 | 25 | 25 | 93 | 0 |  | 0 |  | 600 | N2 | 2022-01-23 22:21 | 2022-01-23 22:34 | 13 | 2022-01-23 22:19 | 15 |  |  |  |  | Y |  |  |  | Y | [5 empty] | 0 | 252.02 | [23 empty] | 0.01 | 0 | A | [9 empty] | 81 | 0 | 856 | 9 | 0 | 187 | 0 | 696 | 0 | 596 | 0 | 0 | 144 | 54
2022-01-23 | B68674 | 2 | 중탄소 | AE15B34M | TUNDISH교체전 | Si 탈산 | B | 19 | 36 | 52650 | 82.78 | A | B |  | B | 1 |  | 1 | 1540 | 1565 | 5700 |  |  | 5700 | 56.09 | 13 | 101631 | 1616 |  | Y | 42 | 33 | [7 empty] | 박용우 | 2 | [6 empty] | 104.85 | 13-2 | 171.76 | 0 | A |  | 1609 | 1 | 0.24 | 1557 | 1.47 | 60 | 15 | 211 | 3:31 | 13 | 14 | 0 | 51 | 22 | 31.38 | 0 | 0 | AR | 2022-01-23 22:48 | 2022-01-23 23:23 | 35 | 2022-01-23 22:38 | 45 |  |  |  |  | N | [8 empty] | 3.6 | 9.56 | 0 | [23 empty] | 0.37 | 0.37 | A | [9 empty] | 160 | 0 | 293 | 52 | 0 | 191 | 0 | 499 | 0 | 203 | 0 | 0 | 0 | 0 |  |  | 2
2022-01-23 | A69300 | 1 | 고탄소 | AE1055LS |  | Al 탈산 | B | 18 | 28 | 0 | 70.72 | B | B | B |  | 1 | 1 |  | 1520 | 1549 | 4600 |  |  | 4600 | 45.31 | 12 | 101520 | 1596 |  | Y | 41 | 25 | [7 empty] | 김형철 | 2 |  | Y |  |  |  |  | 153.1 |  | 0 | 212.09 | A |  | 1596 | 3 | 0.17 | 1553 | 1.1 | 69 | 23 | 384 | 6:24 | 25 | 25 | 94 | 0 |  | 0 |  | 600 | N2 | 2022-01-23 23:12 | 2022-01-23 23:30 | 19 | 2022-01-23 23:11 | 20 |  |  |  |  | Y |  |  |  | Y | [5 empty] | 0 | 261.45 | [23 empty] | 1.08 | 0 | A | [9 empty] | 34 | 0 | 834 | 0 | 0 | 162 | 0 | 618 | 0 | 545 | 0 | 0 | 19 | 25
2022-01-23 | B68675 | 2 | 중탄소 | SCM440 | TUNDISH교체 | Al 탈산 | B | 31 | 46 | 52600 | 99.77 | B | B |  | B | 1 |  | 1 | 1540 | 1564 | 7800 |  |  | 7800 | 83.57 | 11 | 93335 | 1671 |  | Y | 49 | 41 | [7 empty] | 임승우 | 2 | [6 empty] | 104.9 | 12-10 | 0 | 244.81 | A |  | 1648 | 1 | 0.27 | 1583 | 1.44 | 87 | 33 | 336 | 5:36 | 15 | 20 | 0 | 52 | 30 | 66.41 | 0 | 0 | N2 | 2022-01-24 00:12 | 2022-01-24 00:49 | 38 | 2022-01-24 00:01 | 48 |  |  |  |  | N | [7 empty] | 5 | 4 | 0 | 21.61 | [16 empty] | 1 |  |  | 1.52 |  |  |  | 0.24 | 0.24 | A | [9 empty] | 1360 | 0 | 0 | 43 | 0 | 197 | 0 | 806 | 0 | 0 | 0 | 0 | 88 | 0 |  |  | 5 |  | 1
2022-01-23 | A69301 | 1 | 고탄소 | AE1055LS |  | Al 탈산 | B | 16 | 1 | 54100 | 82.47 | B | B | B |  | 1 | 1 |  | 1520 | 1538 | 6100 |  |  | 6100 | 72.1 | 10 | 84600 | 1603 |  | Y | 44 | 33 | [7 empty] | 김형철 | 2 |  | Y |  |  |  |  | 102 | 13-7 | 0.01 | 119.25 | A |  | 1603 | 3 | 0.19 | 1552 | 1.38 | 68 | 29 | 344 | 5:44 | 25 | 25 | 95 | 0 |  | 0 |  | 600 | N2 | 2022-01-24 00:24 | 2022-01-24 00:36 | 12 | 2022-01-24 00:22 | 14 |  |  |  |  | Y |  |  |  | Y | [5 empty] | 0 | 243.52 | [23 empty] | 0 | 0 | A | [9 empty] | 45 | 0 | 832 | 12 | 0 | 160 | 0 | 794 | 0 | 550 | 0 | 0 | 118 | 95
2022-01-23 | B68676 | 2 | 중탄소 | SCM440 |  | Al 탈산 | B | 6 | 31 | 51650 | 85.18 | B | B |  | B | 1 |  | 1 | 1540 | 1542 | 6700 |  |  | 6700 | 73.91 | 11 | 90650 | 1626 |  | Y | 42 | 36 | [7 empty] | 임승우 | 2 | [6 empty] | 98.05 | 12-6 | 0 | 147.54 | A |  | 1611 | 1 | 0.29 | 1557 | 1.36 | 61 | 16 | 286 | 4:46 | 15 | 16 | 0 | 53 |  | 55.99 | 0 | 0 | N2 | 2022-01-24 01:12 | 2022-01-24 01:54 | 43 | 2022-01-24 01:01 | 53 |  |  |  |  | N | [7 empty] | 5 | 4 | 0 | 16.1 | [20 empty] | 0.91 |  |  | 0.4 | 0.4 | A | [9 empty] | 1217 | 0 | 0 | 32 | 0 | 202 | 0 | 801 | 0 | 155 | 0 | 0 | 47 | 0 |  |  | 3
2022-01-23 | A69302 | 1 | 고탄소 | AE1055LS |  | Al 탈산 | B | 33 | 14 | 53100 | 80.17 | B | B | B |  | 1 | 1 |  | 1520 | 1596 | 3300 |  |  | 3300 | 32.51 | 12 | 101520 | 1594 |  | Y | 41 | 20 | [7 empty] | 김형철 | 2 |  | Y |  |  |  |  | 102.95 | 13-5 | 0 | 140.47 | A |  | 1594 | 3 | 0.19 | 1549 | 1.18 | 65 | 23 | 365 | 6:05 | 25 | 25 | 96 | 0 |  | 0 |  | 600 | N2 | 2022-01-24 01:20 | 2022-01-24 01:44 | 23 | 2022-01-24 01:18 | 26 |  |  |  |  | Y |  |  |  | Y | [5 empty] | 0 | 240.96 | [23 empty] | 0.07 | 0 | A | [9 empty] | 79 | 0 | 852 | 18 | 0 | 201 | 0 | 716 | 0 | 545 | 0 | 0 | 16 | 53
2022-01-23 | B68677 | 2 | 중탄소 | SCM440 |  | Al 탈산 | B | 21 | 49 | 49400 | 96.13 | B | B |  | B | 1 |  | 1 | 1540 | 1548 | 6400 |  |  | 6400 | 62.66 | 12 | 102144 | 1617 |  | Y | 43 | 35 | [7 empty] | 임승우 | 2 | [6 empty] | 102.9 | 12-7 | 0 | 161.86 | A |  | 1606 | 1 | 0.17 | 1556 | 1.34 | 60 | 15 | 324 | 5:24 | 15 | 15 | 0 | 54 |  | 65.57 | 0 | 0 | N2 | 2022-01-24 02:30 | 2022-01-24 02:59 | 29 | 2022-01-24 02:11 | 48 |  |  |  |  | N | [7 empty] | 1 | 4.2 | 0 | 19.83 | [20 empty] | 0.94 |  |  | 0.06 | 0.06 | A | [9 empty] | 1301 | 0 | 0 | 24 | 0 | 199 | 0 | 992 | 0 | 159 | 0 | 0 | 77 | 0
2022-01-23 | A69303 | 1 | 고탄소 | AE1055LS |  | Al 탈산 | B | 37 | 9 | 54300 | 73.75 | B | B | B |  | 1 | 1 |  | 1520 | 1524 | 5600 |  |  | 5600 | 55.16 | 12 | 101520 | 1593 |  | Y | 42 | 29 | [7 empty] | 김형철 | 2 |  | Y |  |  |  |  | 103.85 | 13-8 | 0 | 204.84 | A |  | 1593 | 3 | 0.19 | 1560 | 0.85 | 76 | 33 | 324 | 5:24 | 25 | 25 | 97 | 0 |  | 0 |  | 600 | N2 | 2022-01-24 02:10 | 2022-01-24 02:43 | 33 | 2022-01-24 02:08 | 35 |  |  |  |  | Y |  |  |  | Y | [5 empty] | 0 | 262.22 | [23 empty] | 0.03 | 0 | A | [9 empty] | 72 | 0 | 764 | 27 | 0 | 148 | 0 | 828 | 0 | 633 | 0 | 0 | 19 | 45
2022-01-23 | A69304 | 1 | 고탄소 | AE1055LS |  | Al 탈산 | B | 18 | 29 | 52800 | 80.95 | B | B | B |  | 1 | 1 |  | 1520 | 1544 | 4900 |  |  | 4900 | 48.27 | 12 | 101520 | 1590 |  | Y | 41 | 28 | [7 empty] | 김형철 | 2 |  | Y |  |  |  |  | 99.4 | 12-8 | 0 | 151.23 | A |  | 1590 | 3 | 0.19 | 1550 | 0.83 | 66 | 31 | 315 | 5:15 | 25 | 25 | 98 | 0 |  | 0 |  | 600 | N2 | 2022-01-24 03:18 | 2022-01-24 03:42 | 25 | 2022-01-24 03:15 | 27 |  |  |  |  | Y |  |  |  | Y | [5 empty] | 0 | 335.09 | [23 empty] | 0.05 | 0 | A | [9 empty] | 15 | 0 | 798 | 0 | 0 | 160 | 0 | 820 | 0 | 603 | 0 | 0 | 19 | 0
2022-01-23 | B68678 | 2 | 중탄소 | SCM440 | 잔강최소화전 | Al 탈산 | B | 19 | 37 | 53200 | 84.62 | B | B |  | B | 1 |  | 1 | 1540 | 1552 | 6600 |  |  | 6600 | 68.03 | 12 | 97020 | 1636 |  | Y | 42 | 36 | [7 empty] | 임승우 | 2 | [6 empty] | 100.4 | 12-7 | 0 | 180.67 | A |  | 1626 | 1 | 0.23 | 1569 | 1.53 | 73 | 24 | 303 | 5:03 | 15 | 16 | 0 | 55 |  | 60.72 | 0 | 0 | N2 | 2022-01-24 03:23 | 2022-01-24 04:02 | 39 | 2022-01-24 03:13 | 49 |  |  |  |  | N | [8 empty] | 4 | 0 | 17.11 | [20 empty] | 0.63 |  |  | 0.24 | 0.24 | A | [9 empty] | 1167 | 0 | 0 | 12 | 0 | 234 | 0 | 947 | 0 | 0 | 0 | 0 | 49 | 0
2022-01-23 | A69305 | 1 | 고탄소 | AE1055LS |  | Al 탈산 | B | 16 | 2 | 54600 | 75.88 | B | B | B |  | 1 | 1 |  | 1520 | 1555 | 5200 |  |  | 5200 | 51.22 | 12 | 101520 | 1587 |  | Y | 42 | 30 | [7 empty] | 김형철 | 2 |  | Y |  |  |  |  | 107.4 | 14-3 | 0 | 147.08 | A |  | 1587 | 3 | 0.19 | 1553 | 0.87 | 69 | 28 | 435 | 7:15 | 25 | 25 | 99 | 0 |  | 0 |  | 600 | N2 | 2022-01-24 04:13 | 2022-01-24 04:38 | 25 | 2022-01-24 04:10 | 27 |  |  |  |  | Y |  |  |  | Y | [5 empty] | 0 | 269.46 | [23 empty] | 0.08 | 0 | A | [9 empty] | 68 | 0 | 871 | 8 | 0 | 171 | 0 | 824 | 0 | 598 | 0 | 0 | 18 | 61
2022-01-23 | B68679 | 2 | 중탄소 | AE4145MA | 잔강최소화 | Al 탈산 | B | 31 | 47 | 51400 | 96.88 | B | B |  | B | 1 |  | 1 | 1540 | 1584 | 7100 |  |  | 7100 | 74.74 | 12 | 94995 | 1635 | 357 | Y | 47 | 38 | [7 empty] | 임승우 | 2 | [6 empty] | 106.7 | 13-1 | 177.83 | 0 | A |  | 1616 | 1 | 0.21 | 1557 | 1.31 | 70 | 24 | 241 | 4:01 | 20 | 20 | 0 | 56 |  | 28.9 | 0 | 0 | AR | 2022-01-24 04:40 | 2022-01-24 05:22 | 42 | 2022-01-24 04:29 | 54 |  |  |  |  | N | [8 empty] | 4 | 9.51 | 0 | [20 empty] | 0.76 |  |  | 0.17 | 0.17 | B | [9 empty] | 1930 | 0 | 400 | 173 | 0 | 300 | 0 | 751 | 0 | 0 | 0 | 0 | 65 | 5 |  |  | 13
2022-01-23 | A69306 | 1 | 고탄소 | AE1055LS |  | Al 탈산 | B | 33 | 15 | 52800 | 84.93 | B | B | B |  | 1 | 1 |  | 1520 | 1549 | 4900 |  |  | 4900 | 57.92 | 10 | 84600 | 1582 |  | Y | 44 | 29 | [7 empty] | 김형철 | 2 |  |  | Y |  |  |  | 110.05 | 14-3 | 0 | 146.56 | A |  | 1582 | 3 | 0.19 | 1555 | 0.69 | 71 | 30 | 328 | 5:28 | 25 | 25 | 100 | 0 |  | 0 |  | 600 | N2 | 2022-01-24 05:19 | 2022-01-24 05:39 | 20 | 2022-01-24 05:17 | 22 |  |  |  |  | Y |  |  |  | Y | [5 empty] | 0 | 266.12 | [23 empty] | 0.02 | 0 | A | [9 empty] | 70 | 0 | 930 | 0 | 0 | 179 | 0 | 897 | 0 | 642 | 0 | 0 | 15 | 36
2022-01-23 | B68680 | 2 | 중탄소 | AE4145MA |  | Al 탈산 | B | 6 | 32 | 51600 | 118.82 | B | B |  | B | 1 |  | 1 | 1540 | 1606 | 6600 |  |  | 6600 | 72.12 | 12 | 91511 | 1629 |  | Y | 52 | 38 | [7 empty] | 임승우 | 2 | [6 empty] | 104 | 13-2 | 187.27 | 0 | A |  | 1622 | 1 | 0.23 | 1537 | 1.5 | 50 | 20 | 255 | 4:15 | 20 | 22 | 0 | 57 |  | 30.33 | 0 | 0 | AR | 2022-01-24 06:13 | 2022-01-24 06:31 | 19 | 2022-01-24 05:45 | 46 |  |  |  |  | N | [7 empty] | 5 | 4 | 11.4 | 0 | [20 empty] | 0.72 |  |  | 0.47 | 0.47 | A | [9 empty] | 1866 | 0 | 433 | 68 | 0 | 404 | 0 | 902 | 0 | 0 | 0 | 0 | 107 | 15 |  |  | 13
2022-01-23 | A69307 | 1 | 고탄소 | AE1055LS |  | Al 탈산 | B | 37 | 10 | 54000 | 79.55 | B | B | C |  | 1 | 1 |  | 1520 | 1545 | 4500 |  |  | 4500 | 44.33 | 12 | 101520 | 1586 |  | Y | 42 | 23 | [7 empty] | 김형철 | 2 |  | Y | [6 empty] | 0 | 168.5 | A |  | 1589 | 3 | 0.22 | 1550 | 0.91 | 66 | 25 | 383 | 6:23 | 25 | 25 | 101 | 0 |  | 0 |  | 500 | N2 | 2022-01-24 06:11 | 2022-01-24 06:41 | 30 | 2022-01-24 06:10 | 31 |  |  |  |  | Y |  |  |  | Y | [5 empty] | 0 | 235.2 | [23 empty] | 1.09 | 0 | A | [9 empty] | 69 | 0 | 843 | 9 | 0 | 165 | 0 | 716 | 0 | 549 | 0 | 0 | 19 | 53
2022-01-23 | B68681 | 2 | 중탄소 | AE4145MA |  | Al 탈산 | B | 21 | 50 | 49600 | 96.55 | B | C |  | C | 1 |  | 1 | 1540 | 1578 | 6600 |  |  | 6600 | 69.49 | 13 | 94971 | 1627 |  | Y | 41 | 36 | [7 empty] | 임승우 | 2 | [6 empty] | 102.4 | 12-6 | 184.73 | 0 | A |  | 1619 | 1 | 0.23 | 1547 | 1.57 | 60 | 21 | 287 | 4:47 | 20 | 22 | 0 | 58 |  | 58.26 | 0 | 0 | AR | 2022-01-24 07:07 | 2022-01-24 07:40 | 32 | 2022-01-24 06:54 | 46 | [12 empty] | 4 |  | 19.37 | 0 | [20 empty] | 0.59 |  |  | 0.28 | 0.28 | A | [9 empty] | 1864 | 0 | 655 | 21 | 0 | 371 | 0 | 720 | 0 | 0 | 0 | 0 | 0 | 10 |  |  | 11
2022-01-23 | A69308 | 1 | 고탄소 | AE1055LS |  | Al 탈산 | B | 18 | 30 | 53000 | 78.73 | B | C | C |  | 1 | 1 |  | 1520 | 1546 | 5400 |  |  | 5400 | 53.19 | 12 | 101520 | 1590 |  | Y | 40 | 27 | [7 empty] | 김형철 | 2 |  | Y |  |  |  |  | 103.9 | 13-2 | 0 | 247.36 | A |  | 1593 | 3 | 0.23 | 1553 | 1.05 | 69 | 24 | 322 | 5:22 | 25 | 26 | 102 | 0 |  | 0 |  | 500 | N2 | 2022-01-24 07:16 | 2022-01-24 07:46 | 31 | 2022-01-24 07:15 | 32 |  |  |  |  | Y |  |  |  | Y | [5 empty] | 0 | 224.31 | [23 empty] | 3.71 | 0 | A | [9 empty] | 17 | 0 | 790 | 0 | 0 | 182 | 0 | 970 | 0 | 669 | 0 | 0 | 161 | 14
2022-01-24 | B68682 | 2 | 중탄소 | AE4145MA | 연주종료 | Al 탈산 | B | 19 | 38 | 52000 | 102.87 | C | C |  | C | 1 |  | 1 | 1540 | 1567 | 6700 |  |  | 6700 | 65.26 | 15 | 102668 | 1632 |  | Y | 42 | 36 | [7 empty] | 추창도 | 2 |  |  |  |  | Y |  | 103.4 | 12-10 | 220.56 | 0 | A |  | 1624 | 1 | 0.25 | 1551 | 1.56 | 64 | 24 | 287 | 4:47 | 20 | 21 | 0 | 59 |  | 57.53 | 0 | 0 | AR | 2022-01-24 08:13 | 2022-01-24 08:47 | 34 | 2022-01-24 07:53 | 53 | [12 empty] | 2 |  | 16.23 | 0 | [20 empty] | 0.6 |  |  | 0.15 | 0.15 | A | [9 empty] | 1786 | 0 | 1203 | 36 | 0 | 369 | 0 | 898 | 0 | 256 | 0 | 0 | 100 | 32
2022-01-24 | A69309 | 1 | 고탄소 | AE1055LS |  | Al 탈산 | B | 16 | 3 | 54600 | 87.32 | C | C | C |  | 1 | 1 |  | 1520 | 1533 | 6600 |  |  | 6600 | 65.01 | 12 | 101520 | 1591 |  | Y | 42 | 33 | [7 empty] | 이호남 | 2 |  | Y |  |  |  |  | 110.75 | 14-7 | 1.32 | 186.97 | A |  | 1591 | 3 | 0.23 | 1547 | 1.02 | 63 | 24 | 338 | 5:38 | 25 | 25 | 103 | 0 |  | 0 |  | 450 | N2 | 2022-01-24 08:38 | 2022-01-24 08:55 | 17 | 2022-01-24 08:36 | 19 |  |  |  |  | Y |  |  |  | Y | [5 empty] | 0 | 488.29 | [23 empty] | 0.09 | 0 | A | [9 empty] | 1 | 0 | 887 | 14 | 0 | 169 | 0 | 1161 | 0 | 817 | 0 | 0 | 289 | 33
2022-01-24 | B68683 | 2 | 저탄소 | 18CRNIMO7HI |  | Al 탈산 | I | 33 | 16 | 52450 | 129.2 | C | C |  | C | 1 |  | 1 | 1560 | 1553 | 10000 |  |  | 10000 | 125 | 20 | 80000 | 1683 |  | INGOT | 57 | 50 | [7 empty] | 추창도 | [5 empty] | Y |  | 90.85 | 12-1 | 0.05 | 241.53 | A |  | 1685 | 1 | 0.36 | 1591 | 1.53 | 85 |  | 529 | 8:49 | 25 | 26 | 0 | 60 |  | 173.63 | 0 | 0 | N2 | 2022-01-24 10:03 |  | 19 | 2022-01-24 09:45 | [13 empty] | 11 |  | 0 | 53.91 | [18 empty] | 1 |  |  |  |  | 0.89 | 0.89 | A | [9 empty] | 949 | 1200 | 0 | 11 | 0 | 321 | 0 | 1005 | 0 | 461 | 0 | 0 | 51 | 15
2022-01-24 | A69310 | 1 | 고탄소 | AE1055LS |  | Al 탈산 | B | 31 | 48 | 52200 | 77.1 | C | C | C |  | 1 | 1 |  | 1520 | 1580 | 4200 |  |  | 4200 | 41.37 | 12 | 101520 | 1591 | 353 | Y | 41 | 28 | [7 empty] | 이호남 | 2 | [8 empty] | 0 | 248.37 | A |  | 1590 | 3 | 0.22 | 1556 | 0.97 | 72 | 29 | 332 | 5:32 | 25 | 25 | 104 | 0 |  | 0 |  | 450 | N2 | 2022-01-24 09:30 | 2022-01-24 09:56 | 27 | 2022-01-24 09:28 | 29 |  |  |  |  | Y |  |  |  | Y | [5 empty] | 0 | 182.67 | [23 empty] | 0.03 | 0 | A | [9 empty] | 46 | 0 | 901 | 14 | 0 | 208 | 0 | 752 | 0 | 705 | 0 | 0 | 172 | 40
2022-01-24 | B68684 | 2 | 중탄소 | SA649 |  | Al 탈산 | I | 6 | 33 | 51450 | 125.62 | C | C |  | C | 1 |  | 1 | 1560 | 1560 | 9500 |  |  | 9500 | 96.94 | 7 | 98000 | 1666 |  | INGOT | 58 | 49 | [7 empty] | 추창도 | [5 empty] | Y |  |  |  | 286.6 | 0 | A |  | 1659 | 1 | 0.24 | 1578 | 1.31 | 87 |  | 276 | 4:36 | 25 | 28 | 0 | 61 | 45 | 44.81 | 0 | 0 | AR | 2022-01-24 11:14 |  | 21 | 2022-01-24 11:01 | [13 empty] | 5 |  | 17.03 | 0 | [18 empty] | 1.1 |  |  |  |  | 0.22 | 0.22 | A | [9 empty] | 1220 | 0 | 217 | 0 | 0 | 119 | 0 | 794 | 0 | 257 | 0 | 0 | 87 | 0
2022-01-24 | A69311 | 1 | 고탄소 | AE1055LS |  | Al 탈산 | B | 37 | 11 | 54100 | 80.53 | C | C | C |  | 1 | 1 |  | 1520 | 1616 | 3300 |  |  | 3300 | 32.51 | 12 | 101520 | 1587 |  | Y | 40 | 19 | [7 empty] | 이호남 | 2 |  | Y |  |  |  |  | 105.75 | 13-9 | 47.98 | 78.89 | A |  | 1589 | 3 | 0.23 | 1549 | 1.03 | 65 | 24 | 382 | 6:22 | 25 | 25 | 105 | 0 |  | 0 |  | 500 | N2 | 2022-01-24 10:31 | 2022-01-24 11:02 | 31 | 2022-01-24 10:30 | 32 |  |  |  |  | Y |  |  |  | Y | [5 empty] | 0 | 230.83 | [23 empty] | 2.49 | 0 | A | [9 empty] | 77 | 0 | 580 | 39 | 0 | 250 | 0 | 750 | 0 | 550 | 0 | 0 | 161 | 32
2022-01-24 | A69312 | 1 | 고탄소 | AE1055LS |  | Al 탈산 | B | 18 | 31 | 53100 | 83.73 | C | C | C |  | 1 | 1 |  | 1520 | 1552 | 5700 |  |  | 5700 | 67.38 | 10 | 84600 | 1590 |  | Y | 45 | 32 | [7 empty] | 이호남 | 2 |  |  | Y |  |  |  | 101.35 | 12-9 | 16.34 | 217.06 | A |  | 1591 | 3 | 0.22 | 1554 | 0.97 | 70 | 29 | 281 | 4:41 | 25 | 25 | 106 | 0 |  | 0 |  | 500 | N2 | 2022-01-24 11:38 | 2022-01-24 12:00 | 22 | 2022-01-24 11:38 | 22 |  |  |  |  | Y |  |  |  | Y | [5 empty] | 0 | 235.14 | [23 empty] | 7.07 | 0 | A | [9 empty] | 0 | 0 | 671 | 14 | 0 | 156 | 0 | 1380 | 0 | 825 | 0 | 0 | 289 | 13
2022-01-24 | B68685 | 2 | 저탄소 | SNCM26V |  | Al 탈산 | I | 21 | 51 | 48950 | 114.32 | C | C |  | C | 1 |  | 1 | 1560 | 1589 | 9100 |  |  | 9100 | 107.06 | 10 | 85000 | 1652 |  | INGOT | 56 | 47 | [7 empty] | 추창도 | [5 empty] | Y |  |  |  | 0 | 235.28 | A |  | 1656 | 1 | 0.26 | 1577 | 1.76 | 77 |  | 258 | 4:18 | 20 | 21 | 0 | 62 |  | 99.78 | 0 | 0 | N2 | 2022-01-24 12:21 |  | 20 | 2022-01-24 12:05 | [13 empty] | 3 |  | 25.85 | 0 | [18 empty] | 0.8 |  |  |  |  | 0.25 | 0.25 | B | [9 empty] | 798 | 998 | 0 | 148 | 0 | 256 | 0 | 897 | 0 | 460 | 0 | 0 | 52 | 19
2022-01-24 | A69313 | 1 | 고탄소 | AE1055LS |  | Al 탈산 | B | 16 | 4 | 54600 | 85.23 | C | C | C |  | 1 | 1 |  | 1520 | 1535 | 6100 |  |  | 6100 | 72.1 | 10 | 84600 | 1599 |  | Y | 41 | 30 | [7 empty] | 이호남 | 2 | [6 empty] | 100.2 | 13-5 | 8.18 | 143.91 | A |  | 1589 | 3 | 0.19 | 1544 | 1.02 | 60 | 31 | 470 | 7:50 | 25 | 31 | 107 | 0 |  | 0 |  | 450 | N2 | 2022-01-24 12:42 | 2022-01-24 13:02 | 20 | 2022-01-24 12:41 | 21 |  |  |  |  | Y |  |  |  | Y | [5 empty] | 0 | 236.51 | [23 empty] | 9.63 | 0 | A | [9 empty] | 20 | 0 | 750 | 15 | 0 | 129 | 0 | 1123 | 0 | 707 | 0 | 0 | 193 | 49
2022-01-24 | B68686 | 2 | 중탄소 | SCM440 | 연주시작 | Al 탈산 | B | 19 | 39 | 52000 | 68.85 | C | C |  | A | 2 |  | 1 | 1540 | 0 | 1000 | 9100 |  | 10100 | 104.85 | 12 | 96324 | 0 |  | Y | 7 | 6 |  | Y | [13 empty] | 102.5 | 12-9 | 0 | 43.48 | A |  | 1662 | 1 | 0.25 | 1579 | 1.67 | 83 | 44 | 380 | 6:20 | 15 | 20 | 0 | 63 |  | 136.03 | 0 | 0 | N2 | 2022-01-24 14:07 | 2022-01-24 14:23 | 15 | 2022-01-24 13:42 | 41 |  |  |  |  | N | [7 empty] | 17 | 4.5 | 0 | 32.39 | [16 empty] | 0.7 |  |  | 2.29 |  |  |  | 0.01 | 0.01 | A | [9 empty] | 1433 | 0 | 288 | 17 | 0 | 195 | 0 | 501 | 0 | 255 | 0 | 0 | 90 | 31 |  |  | 9 |  | 1
2022-01-24 | A69314 | 1 | 고탄소 | AE1055LS |  | Al 탈산 | B | 31 | 49 | 51900 | 82.02 | C | C | C |  | 1 | 1 |  | 1520 | 1533 | 5300 |  |  | 5300 | 52.21 | 12 | 101520 | 1588 |  |  | 40 | 28 | [7 empty] | 이호남 | 2 |  | Y | [6 empty] | 0 | 233.14 | A |  | 1584 | 3 | 0.18 | 1553 | 0.78 | 69 | 26 | 355 | 5:55 | 25 | 25 | 108 | 0 |  | 0 |  | 350 | N2 | 2022-01-24 13:40 | 2022-01-24 14:17 | 37 | 2022-01-24 13:38 | 39 |  |  |  |  | Y |  |  |  | Y | [5 empty] | 0 | 200.74 | [23 empty] | 0.01 | 0 | A | [9 empty] | 0 | 0 | 768 | 0 | 0 | 207 | 0 | 871 | 0 | 647 | 0 | 0 | 162 | 25
2022-01-24 | B68687 | 2 | 중탄소 | SCM440 |  | Al 탈산 | B | 33 | 17 | 52400 | 106.47 | C | C |  | A | 1 |  | 1 | 1540 | 1611 | 6500 |  |  | 6500 | 66.04 | 12 | 98424 | 1636 |  | Y | 59 | 36 | [15 empty] | 104.2 | 13-6 | 0 | 144.57 | A |  | 1618 | 1 | 0.2 | 1570 | 1.13 | 74 | 28 | 296 | 4:56 | 15 | 15 | 0 | 64 |  | 60.53 | 0 | 0 | N2 | 2022-01-24 14:37 | 2022-01-24 15:29 | 51 | 2022-01-24 14:27 | 62 | [14 empty] | 0 | 14.36 | [20 empty] | 1.01 |  |  | 0.43 | 0.43 | A | [9 empty] | 1169 | 0 | 239 | 73 | 0 | 221 | 0 | 694 | 0 | 461 | 0 | 0 | 0 | 40 |  |  | 9
2022-01-24 | A69315 | 1 | 고탄소 | AE1055LS | TUNDISH교체전 | Al 탈산 | B | 37 | 12 | 54100 | 74.8 | C | A | A |  | 1 | 1 |  | 1520 | 1567 | 4600 |  |  | 4600 | 50 | 12 | 92007 | 1607 |  | Y | 40 | 31 | [7 empty] | 이호남 | 2 | [6 empty] | 97.5 | 12-10 | 0.07 | 57.07 | A |  | 1607 | 3 | 0.16 | 1559 | 1.37 | 75 | 35 | 265 | 4:25 | 25 | 26 | 109 | 0 |  | 0 |  | 700 | N2 | 2022-01-24 15:02 | 2022-01-24 15:18 | 16 | 2022-01-24 15:02 | 16 |  |  |  |  | Y |  |  |  | Y | [5 empty] | 0 | 269.58 | [23 empty] | 2.48 | 0 | A | [9 empty] | 66 | 0 | 836 | 0 | 0 | 216 | 0 | 497 | 0 | 395 | 0 | 0 | 97 | 39
2022-01-24 | B68688 | 2 | 저탄소 | FPA-20NICRMOHM2 | TUNDISH교체 | Si 탈산 | B | 6 | 34 | 0 | 112.67 | A | A |  | A | 1 |  | 1 | 1555 | 1580 | 10100 |  |  | 10100 | 99.48 | 12 | 101532 | 1673 |  | Y | 55 | 50 | [7 empty] | 박용우 | 2 | [6 empty] | 155.1 |  | 0 | 179.1 | A |  | 1667 | 1 | 0.19 | 1605 | 1.38 | 97 | 36 | 258 | 4:18 | 16 | 20 | 0 | 65 |  | 31.68 | 0 | 0 | N2 | 2022-01-24 15:59 | 2022-01-24 16:32 | 37 | 2022-01-24 15:39 | 57 |  |  |  |  | N | [7 empty] | 11 | 5 | 10.25 | 0.03 | [16 empty] | 0.7 |  |  | 2.21 |  |  |  | 0.4 | 0.4 | B | [9 empty] | 421 | 543 | 0 | 877 | 0 | 0 | 0 | 497 | 0 | 155 | 0 | 0 | 76 | 13 |  |  | 6 |  | 1
2022-01-24 | A69316 | 1 | 중탄소 | SCM440 |  | Al 탈산 | B | 18 | 32 | 53100 | 82.1 | A | A | A |  | 1 | 1 |  | 1530 | 1530 | 6700 |  |  | 6700 | 72.06 | 12 | 92978 | 1594 |  | Y | 45 | 38 |  |  | A69313 |  |  |  |  | 조관훈 | 2 |  | Y |  |  |  |  | 106.05 | 13-4 | 0 | 239.4 | A |  | 1594 | 3 | 0.19 | 1558 | 1.03 | 62 | 21 | 868 | 14:28 | 15 | 15 | 110 | 0 |  | 0 |  | 600 | N2 | 2022-01-24 16:08 | 2022-01-24 16:37 | 29 | 2022-01-24 16:06 | 31 |  |  |  |  | N |  |  |  | Y | [5 empty] | 0 | 240.79 | [20 empty] | 0.64 |  |  | 4.47 | 0 | A | [9 empty] | 1499 | 0 | 711 | 0 | 0 | 129 | 0 | 400 | 0 | 424 | 0 | 0 | 66 | 38
2022-01-24 | B68689 | 2 | 저탄소 | FPA-20NICRMOHM2 |  | Si 탈산 | B | 21 | 52 | 48550 | 111.83 | A | A |  | A | 1 |  | 1 | 1555 | 1534 | 9400 |  |  | 9400 | 111.1 | 10 | 84610 | 1667 |  | Y | 52 | 48 | [7 empty] | 박용우 | 2 | [6 empty] | 101.95 | 12-6 | 0 | 113.4 | A |  | 1647 | 1 | 0.24 | 1580 | 1.72 | 72 | 20 | 265 | 4:25 | 16 | 16 | 0 | 66 |  | 35.01 | 0 | 0 | N2 | 2022-01-24 17:03 | 2022-01-24 17:42 | 39 | 2022-01-24 16:38 | 64 |  |  |  |  | N | [7 empty] | 13 | 4.5 | 10.53 | 0 | [23 empty] | 0.37 | 0.37 | B | [9 empty] | 202 | 741 | 411 | 249 | 0 | 0 | 0 | 1053 | 0 | 0 | 0 | 0 | 325 | 14 |  |  | 6
2022-01-24 | A69317 | 1 | 중탄소 | SRD1 |  | Al 탈산 | B | 16 | 5 | 54600 | 70.68 | A | A | A |  | 1 | 1 |  | 1530 | 1527 | 6200 |  |  | 6200 | 38.52 | 20 | 160968 | 1598 |  | Y | 41 | 32 |  |  | A69314 |  |  |  |  | 조관훈 | 2 |  | Y |  |  |  |  | 99.25 | 13-3 | 0 | 170.83 | A |  | 1598 | 3 | 0.2 | 1564 | 1.17 | 71 | 19 | 371 | 6:11 | 15 | 15 | 111 | 0 |  | 0 |  | 600 | N2 | 2022-01-24 17:04 | 2022-01-24 17:48 | 43 | 2022-01-24 17:04 | 44 |  |  |  |  | N |  |  |  | Y | [5 empty] | 0 | 211.92 | [23 empty] | 7.79 | 0 | A | [9 empty] | 1522 | 0 | 199 | 0 | 0 | 145 | 0 | 397 | 0 | 396 | 0 | 0 | 116 | 34
2022-01-24 | B68690 | 2 | 저탄소 | FPA-20NICRMOHM2 |  | Si 탈산 | B | 19 | 40 | 51350 | 109.27 | A | A |  | A | 1 |  | 1 | 1555 | 1555 | 8800 |  |  | 8800 | 86.67 | 12 | 101532 | 1667 |  | Y | 52 | 48 | [7 empty] | 박용우 | 2 | [6 empty] | 103.85 | 12-10 | 0 | 154.8 | A |  | 1655 | 1 | 0.23 | 1590 | 1.64 | 82 | 27 | 250 | 4:10 | 16 | 16 | 0 | 67 |  | 35.75 | 0 | 0 | N2 | 2022-01-24 18:06 | 2022-01-24 18:49 | 43 | 2022-01-24 17:41 | 68 |  |  |  |  | N | [7 empty] | 11 | 4.5 | 10.74 | 0 | [23 empty] | 0.36 | 0.36 | B | [9 empty] | 567 | 374 | 0 | 776 | 0 | 0 | 0 | 498 | 0 | 0 | 0 | 0 | 79 | 5 |  |  | 6
2022-01-24 | A69318 | 1 | 중탄소 | AE4140Q |  | Al 탈산 | B | 31 | 50 | 52100 | 80.93 | A | A | A |  | 1 | 1 |  | 1530 | 1540 | 6800 |  |  | 6800 | 167.55 | 5 | 40586 | 1584 |  | Y | 48 | 39 |  |  | A69315 |  |  |  |  | 조관훈 | 2 |  | Y |  |  |  |  | 113.35 | 13-8 | 220.6 | 0 | A |  | 1584 | 3 | 0.2 | 1558 | 0.84 | 64 | 17 | 259 | 4:19 | 18 | 18 | 112 | 0 |  | 0 |  | 400 | AR | 2022-01-24 18:18 | 2022-01-24 18:52 | 34 | 2022-01-24 18:16 | 36 |  |  |  |  | Y |  |  |  | Y | [5 empty] | 102.01 | 75.13 | [20 empty] | 0.86 |  |  | 9.38 | 0 | A | [9 empty] | 1520 | 33 | 280 | 0 | 0 | 164 | 0 | 594 | 0 | 395 | 0 | 0 | 78 | 41
2022-01-24 | B68691 | 2 | 저탄소 | FPA-20NICRMOHM2 |  | Si 탈산 | B | 33 | 18 | 51950 | 102.57 | A | A |  | A | 1 |  | 1 | 1555 | 1518 | 9100 |  |  | 9100 | 89.63 | 12 | 101532 | 1651 | 357 | Y | 53 | 46 | [7 empty] | 박용우 | 2 | [8 empty] | 0 | 150.43 | A |  | 1644 | 1 | 0.23 | 1581 | 2.07 | 73 | 25 | 213 | 3:33 | 16 | 16 | 0 | 68 |  | 38.81 | 0 | 0 | N2 | 2022-01-24 19:20 | 2022-01-24 19:58 | 38 | 2022-01-24 19:00 | 58 |  |  |  |  | N | [7 empty] | 5 | 5 | 10.56 | 0 | [23 empty] | 0.42 | 0.42 | B | [9 empty] | 596 | 313 | 0 | 726 | 0 | 0 | 0 | 600 | 0 | 0 | 0 | 0 | 81 | 5 |  |  | 6
2022-01-24 | A69319 | 1 | 중탄소 | AE4140Q |  | Al 탈산 | B | 37 | 13 | 53800 | 70.08 | A | A | A |  | 1 | 1 |  | 1530 | 1575 | 5400 |  |  | 5400 | 48.02 | 15 | 112447 | 1600 |  | Y | 41 | 30 | [7 empty] | 조관훈 | 2 |  |  |  |  | Y |  | 103.5 | 13-6 | 156.38 | 0 | A |  | 1600 | 3 | 0.2 | 1560 | 1.38 | 66 | 19 | 270 | 4:30 | 18 | 18 | 113 | 0 |  | 0 |  | 400 | AR | 2022-01-24 19:24 | 2022-01-24 20:04 | 40 | 2022-01-24 19:24 | 40 |  |  |  |  | Y |  |  |  | Y | [5 empty] | 0.1 | 0 | [20 empty] | 0.82 |  |  | 10.81 | 0 | A | [9 empty] | 1473 | 0 | 327 | 0 | 0 | 214 | 0 | 594 | 0 | 399 | 0 | 0 | 36 | 69
2022-01-24 | B68692 | 2 | 저탄소 | FPA-20NICRMOHM2 |  | Si 탈산 | B | 6 | 35 | 50950 | 97.15 | A | A |  | A | 1 |  | 1 | 1555 | 1569 | 7800 |  |  | 7800 | 76.82 | 12 | 101532 | 1653 |  | Y | 44 | 40 | [7 empty] | 박용우 | 2 | [8 empty] | 0 | 193.55 | A |  | 1632 | 1 | 0.23 | 1578 | 1.44 | 70 | 21 | 272 | 4:32 | 16 | 16 | 0 | 69 |  | 27.47 | 0 | 0 | N2 | 2022-01-24 20:32 | 2022-01-24 20:58 | 26 | 2022-01-24 20:13 | 45 |  |  |  |  | N | [7 empty] | 12 | 4.5 | 8.34 | 0 | [23 empty] | 0.4 | 0.4 | B | [9 empty] | 1177 | 0 | 0 | 908 | 0 | 0 | 0 | 504 | 0 | 0 | 0 | 0 | 82 | 17 |  |  | 6
2022-01-24 | A69320 | 1 | 중탄소 | AE4140Q | 잔강최소화전 | Al 탈산 | B | 18 | 33 | 53100 | 77.05 | A | A | A |  | 1 | 1 |  | 1530 | 1548 | 6300 |  |  | 6300 | 53.17 | 16 | 118489 | 1605 |  | Y | 42 | 36 | [7 empty] | 조관훈 | 2 |  |  |  |  | Y |  | 102.6 | 12-10 | 156.99 | 0 | A |  | 1605 | 3 | 0.2 | 1571 | 0.97 | 77 | 26 | 302 | 5:02 | 18 | 18 | 114 | 0 |  | 0 |  | 400 | AR | 2022-01-24 20:30 | 2022-01-24 21:21 | 51 | 2022-01-24 20:30 | 51 |  |  |  |  | Y |  |  |  | Y | [5 empty] | 95.06 | 97.05 | [20 empty] | 0.92 |  |  | 12.24 | 0 | A | [9 empty] | 1397 | 0 | 188 | 0 | 0 | 168 | 0 | 467 | 0 | 398 | 0 | 0 | 68 | 30
2022-01-24 | B68693 | 2 | 저탄소 | FPA-20NICRMOHM2 |  | Si 탈산 | B | 21 | 53 | 48600 | 90.32 | A | A |  | A | 1 |  | 1 | 1555 | 1559 | 7600 |  |  | 7600 | 74.85 | 12 | 101532 | 1656 |  | Y | 43 | 38 | [7 empty] | 박용우 | 2 | [6 empty] | 101.1 | 12-5 | 0 | 113.03 | A |  | 1635 | 1 | 0.19 | 1571 | 1.7 | 63 | 18 | 233 | 3:53 | 16 | 17 | 0 | 70 | 25 | 23.85 | 0 | 0 | N2 | 2022-01-24 21:21 | 2022-01-24 22:09 | 49 | 2022-01-24 21:06 | 64 | [12 empty] | 4 |  | 8.54 | 0 | [23 empty] | 0.41 | 0.41 | B | [9 empty] | 718 | 304 | 160 | 665 | 0 | 0 | 0 | 504 | 0 | 0 | 0 | 0 | 82 | 8 |  |  | 6
2022-01-24 | A69321 | 1 | 중탄소 | AE4145MA2 | 잔강최소화 | Al 탈산 | B | 31 | 51 | 54800 | 131.37 | A | A | B |  | 1 | 1 |  | 1530 | 1572 | 11600 |  |  | 11600 | 122.86 | 14 | 94416 | 1589 | 361 | Y | 102 | 60 | [7 empty] | 조관훈 | 2 | [8 empty] | 201.3 | 0 | A |  | 1589 | 3 | 0.21 | 1547 | 1.5 | 61 | 17 | 297 | 4:57 | 20 | 20 | 115 | 0 |  | 0 |  | 400 | AR | 2022-01-24 22:30 | 2022-01-24 22:57 | 27 | 2022-01-24 22:28 | 29 |  |  |  |  | Y |  |  |  | Y | [5 empty] | 101.94 | 19.03 | [20 empty] | 0.84 |  |  | 0.03 | 0 | B | [9 empty] | 2013 | 155 | 1587 | 124 | 0 | 129 | 0 | 399 | 0 | 397 | 0 | 0 | 138 | 70 |  |  | 21
2022-01-24 | B68694 | 2 | 저탄소 | FPA-20NICRMOHM2 |  | Si 탈산 | B | 19 | 41 | 51450 | 111.68 | A | A |  | B | 1 |  | 1 | 1555 | 1566 | 9300 |  |  | 9300 | 91.6 | 12 | 101532 | 1665 |  | Y | 56 | 49 | [7 empty] | 박용우 | 2 | [6 empty] | 108.15 | 13-4 | 1.53 | 182.3 | A |  | 1652 | 1 | 0.35 | 1579 | 1.6 | 71 | 32 | 256 | 4:16 | 16 | 17 | 0 | 71 | 35 | 129.93 | 0 | 0 | N2 | 2022-01-24 22:42 | 2022-01-24 23:14 | 32 | 2022-01-24 22:21 | 54 |  |  |  |  | N | [7 empty] | 14 | 4 | 0 | 32.55 | [23 empty] | 0.38 | 0.38 | B | [9 empty] | 878 | 305 | 105 | 805 | 0 | 0 | 0 | 702 | 0 | 0 | 0 | 0 | 134 | 13 |  |  | 4
2022-01-24 | A69322 | 1 | 중탄소 | AE4145MA2 |  | Al 탈산 | B | 16 | 6 | 52100 | 82.15 | A | B | B |  | 1 | 1 |  | 1530 | 1576 | 5600 |  |  | 5600 | 58.27 | 13 | 96104 | 1612 |  | Y | 42 | 27 | [15 empty] | 0 | 10-1 | 120.93 | 0 | A |  | 1605 | 3 | 0.22 | 1565 | 1 | 79 | 37 | 333 | 5:33 | 20 | 20 | 116 | 0 |  | 0 |  | 450 | AR | 2022-01-24 23:24 | 2022-01-25 00:08 | 45 | 2022-01-24 23:22 | 46 |  |  |  |  | Y |  |  |  | Y | [5 empty] | 117.92 | 112.36 | [20 empty] | 0.54 |  |  | 2.86 | 0 | B | [9 empty] | 1352 | 80 | 0 | 68 | 0 | 128 | 0 | 1060 | 0 | 398 | 0 | 0 | 145 | 38
2022-01-24 | B68695 | 2 | 저탄소 | FPA-20NICRMOHM2 | TUNDISH교체전 | Si 탈산 | B | 33 | 19 | 52200 | 102 | B | B |  | B | 1 |  | 1 | 1555 | 1562 | 8600 |  |  | 8600 | 86.29 | 12 | 99662 | 1655 |  | Y | 50 | 45 | [7 empty] | 임승우 | 2 | [6 empty] | 105.4 | 13-7 | 0 | 235.43 | A |  | 1648 | 1 | 0.24 | 1582 | 1.64 | 74 | 30 | 322 | 5:22 | 16 | 17 | 0 | 72 |  | 50.73 | 0 | 0 | N2 | 2022-01-24 23:53 | 2022-01-25 00:24 | 32 | 2022-01-24 23:36 | 48 |  |  |  |  | N | [7 empty] | 4 | 4 | 0 | 16.32 | [23 empty] | 0.16 | 0.16 | B | [9 empty] | 999 | 180 | 158 | 707 | 0 | 0 | 0 | 1043 | 0 | 0 | 0 | 0 | 297 | 10 |  |  | 4
2022-01-24 | A69323 | 1 | 고탄소 | AE1055M1 | TUNDISH교체 | Al 탈산 | B | 37 | 14 | 54100 | 120.63 | B | B | B |  | 1 | 1 |  | 1520 | 1583 | 5900 |  |  | 5900 | 69.73 | 10 | 84610 | 1628 |  | Y | 63 | 35 | [7 empty] | 김형철 | 2 | [8 empty] | 0 | 212.11 | A |  | 1627 | 3 | 0.21 | 1575 | 0.91 | 89 | 23 | 328 | 5:28 | 20 | 20 | 117 | 0 |  | 0 |  | 600 | N2 | 2022-01-25 01:09 | 2022-01-25 01:59 | 50 | 2022-01-25 01:08 | 51 |  |  |  |  | Y |  |  |  | Y | [5 empty] | 0 | 442.26 | [19 empty] | 1.61 |  |  |  | 5.09 | 0 | A | [9 empty] | 0 | 0 | 679 | 0 | 0 | 245 | 0 | 1337 | 0 | 641 | 0 | 0 | 70 | 37 |  |  |  |  | 1
2022-01-24 | B68696 | 2 | 중탄소 | AE4145MA2 |  | Al 탈산 | B | 6 | 36 | 51100 | 105.4 | B | B |  | B | 1 |  | 1 | 1540 | 1593 | 7100 |  |  | 7100 | 78.06 | 11 | 90955 | 1629 |  | Y | 48 | 40 | [7 empty] | 임승우 | 2 | [6 empty] | 105.7 | 13-3 | 228.85 | 0 | A |  | 1623 | 1 | 0.25 | 1558 | 1.28 | 72 | 38 | 205 | 3:25 | 20 | 21 | 0 | 73 |  | 85.85 | 0 | 0 | AR | 2022-01-25 00:57 | 2022-01-25 01:12 | 15 | 2022-01-25 00:39 | 33 |  |  |  |  | Y | [8 empty] | 4 | 25.4 | 0 | [20 empty] | 1.02 |  |  | 0.8 | 0.8 | A | [9 empty] | 1742 | 261 | 684 | 92 | 0 | 312 | 0 | 897 | 0 | 0 | 0 | 0 | 54 | 0 |  |  | 13
2022-01-24 | B68697 | 2 | 중탄소 | AE4145MA2 | TUNDISH교체전 | Al 탈산 | B | 21 | 54 | 48500 | 93.17 | B | B |  | B | 1 |  | 1 | 1540 | 1601 | 6700 |  |  | 6700 | 65.35 | 15 | 102532 | 1630 |  | Y | 48 | 38 | [7 empty] | 임승우 | 2 | [6 empty] | 106.7 | 12-10 | 213.87 | 0 | A |  | 1616 | 1 | 0.23 | 1549 | 1.75 | 63 | 24 | 226 | 3:46 | 20 | 23 | 0 | 74 |  | 44.91 | 0 | 0 | AR | 2022-01-25 01:46 | 2022-01-25 02:24 | 39 | 2022-01-25 01:37 | 48 |  |  |  |  | Y | [8 empty] | 4.2 | 16 | 0 | [20 empty] | 0.58 |  |  | 0.12 | 0.12 | A | [9 empty] | 2103 | 0 | 895 | 43 | 0 | 390 | 0 | 807 | 0 | 0 | 0 | 0 | 48 | 24 |  |  | 13
2022-01-24 | A69324 | 1 | 고탄소 | AE1055M1 |  | Al 탈산 | B | 18 | 34 | 0 | 89.38 | B | B | B |  | 1 | 1 |  | 1520 | 1552 | 5300 |  |  | 5300 | 62.64 | 10 | 84610 | 1596 |  | Y | 42 | 35 | [7 empty] | 김형철 | 2 | [6 empty] | 149.75 |  | 0 | 197.07 | A |  | 1603 | 3 | 0.2 | 1552 | 1.11 | 66 | 23 | 400 | 6:40 | 20 | 20 | 118 | 0 |  | 0 |  | 600 | N2 | 2022-01-25 02:11 | 2022-01-25 02:52 | 41 | 2022-01-25 02:09 | 43 |  |  |  |  | Y |  |  |  | Y | [5 empty] | 0 | 324.77 | [23 empty] | 6.4 | 0 | A | [9 empty] | 0 | 0 | 717 | 10 | 0 | 175 | 0 | 694 | 0 | 509 | 0 | 0 | 71 | 28
2022-01-24 | B68698 | 2 | 중탄소 | SM38CS | TUNDISH교체 | Al 탈산 | B | 19 | 42 | 51550 | 103.85 | B | B |  | B | 1 |  | 1 | 1540 | 1582 | 7200 |  |  | 7200 | 76.91 | 11 | 93610 | 1664 |  | Y | 56 | 41 | [7 empty] | 임승우 | 2 | [6 empty] | 100.65 | 12-6 | 212.65 | 0 | A |  | 1649 | 1 | 0.23 | 1580 | 1.63 | 84 | 22 | 248 | 4:08 | 13 | 21 | 0 | 75 |  | 49.16 | 0 | 0 | AR | 2022-01-25 03:07 | 2022-01-25 03:56 | 49 | 2022-01-25 02:56 | 60 |  |  |  |  | N | [8 empty] | 4 | 15.94 | 0 | [16 empty] | 1.3 |  |  | 1.87 |  |  |  | 0.13 | 0.13 | A | [9 empty] | 0 | 0 | 811 | 25 | 0 | 258 | 0 | 1211 | 0 | 512 | 0 | 0 | 166 | 5 |  |  | 5 |  | 1
2022-01-24 | A69325 | 1 | 고탄소 | AE1055M1 |  | Al 탈산 | B | 31 | 52 | 51700 | 71.5 | B | B | B |  | 1 | 1 |  | 1520 | 1540 | 5100 |  |  | 5100 | 50.23 | 12 | 101532 | 1589 |  | Y | 34 | 30 | [7 empty] | 김형철 | 2 | [6 empty] | 103.4 | 12-7 | 0 | 177.56 | A |  | 1589 | 3 | 0.2 | 1552 | 0 | 66 | 22 | 305 | 5:05 | 20 | 20 | 119 | 0 |  | 0 |  | 600 | N2 | 2022-01-25 03:12 | 2022-01-25 03:51 | 39 | 2022-01-25 03:10 | 40 |  |  |  |  | Y |  |  |  | Y | [5 empty] | 0 | 265.16 | [23 empty] | 7.71 | 0 | A | [9 empty] | 0 | 0 | 712 | 29 | 0 | 172 | 0 | 605 | 0 | 461 | 0 | 0 | 19 | 50
2022-01-24 | B68699 | 2 | 중탄소 | SM38CS |  | Al 탈산 | B | 11 | 68 | 49900 | 78.9 | B | B |  | B | 1 |  | 1 | 1540 | 1557 | 6200 |  |  | 6200 | 66.23 | 11 | 93610 | 1642 |  | Y | 41 | 35 | [7 empty] | 임승우 | 2 | [6 empty] | 96.5 | 11-7 | 189.56 | 0 | A |  | 1619 | 1 | 0.24 | 1566 | 1.53 | 70 | 15 | 282 | 4:42 | 13 | 13 | 0 | 76 | 30 | 36.41 | 0 | 0 | AR | 2022-01-25 04:14 | 2022-01-25 04:56 | 42 | 2022-01-25 04:05 | 52 |  |  |  |  | N | [8 empty] | 4.2 | 10.47 | 0 | [23 empty] | 0.17 | 0.17 | A | [9 empty] | 0 | 0 | 770 | 32 | 0 | 316 | 0 | 853 | 0 | 210 | 0 | 0 | 129 | 0 |  |  | 2
2022-01-24 | A69326 | 1 | 고탄소 | AE1055M1 |  | Al 탈산 | B | 33 | 20 | 52600 | 81.18 | B | B | B |  | 1 | 1 |  | 1520 | 1542 | 4600 |  |  | 4600 | 45.31 | 12 | 101532 | 1586 |  | Y | 43 | 25 | [7 empty] | 김형철 | 2 |  |  | Y |  |  |  | 109.95 | 14-1 | 0 | 207.53 | A |  | 1586 | 3 | 0.2 | 1554 | 0.84 | 68 | 23 | 351 | 5:51 | 20 | 20 | 120 | 0 |  | 0 |  | 600 | N2 | 2022-01-25 04:23 | 2022-01-25 04:51 | 28 | 2022-01-25 04:22 | 29 |  |  |  |  | Y |  |  |  | Y | [5 empty] | 0 | 273.38 | [23 empty] | 9.21 | 0 | A | [9 empty] | 0 | 0 | 703 | 39 | 0 | 179 | 0 | 496 | 0 | 397 | 0 | 0 | 0 | 50
2022-01-24 | B68700 | 2 | 중탄소 | SM38CS |  | Al 탈산 | B | 6 | 37 | 50850 | 83.1 | B | B |  | B | 1 |  | 1 | 1540 | 1569 | 5100 |  |  | 5100 | 54.48 | 11 | 93610 | 1630 | 364 | Y | 40 | 29 | [7 empty] | 임승우 | 2 | [8 empty] | 160.4 | 0 | A |  | 1615 | 1 | 0.71 | 1558 | 1.55 | 62 | 18 | 314 | 5:14 | 13 | 13 | 0 | 77 |  | 40.84 | 0 | 0 | AR | 2022-01-25 05:16 | 2022-01-25 05:56 | 40 | 2022-01-25 05:02 | 54 |  |  |  |  | N | [8 empty] | 4 | 9.66 | 0 | [23 empty] | 0.11 | 0.11 | B | [9 empty] | 0 | 0 | 833 | 37 | 0 | 275 | 0 | 599 | 0 | 206 | 0 | 0 | 69 | 15 |  |  | 2
2022-01-24 | A69327 | 1 | 고탄소 | AE1055M1 |  | Al 탈산 | B | 37 | 15 | 54200 | 83.17 | B | B | B |  | 1 | 1 |  | 1520 | 1527 | 4800 |  |  | 4800 | 47.28 | 12 | 101532 | 1585 |  | Y | 41 | 24 | [7 empty] | 김형철 | 2 |  |  | Y |  |  |  | 102.9 | 13-5 | 0 | 154.56 | A |  | 1585 | 3 | 0.2 | 1552 | 0.8 | 66 | 23 | 439 | 7:19 | 20 | 20 | 121 | 0 |  | 0 |  | 600 | N2 | 2022-01-25 05:26 | 2022-01-25 05:55 | 29 | 2022-01-25 05:25 | 31 |  |  |  |  | Y |  |  |  | Y | [5 empty] | 0 | 294.28 | [23 empty] | 10.55 | 0 | A | [9 empty] | 0 | 0 | 862 | 12 | 0 | 146 | 0 | 497 | 0 | 398 | 0 | 0 | 0 | 61
2022-01-24 | B68701 | 2 | 중탄소 | SM38CS |  | Al 탈산 | B | 21 | 55 | 48800 | 78 | B | B |  | D | 1 |  | 1 | 1540 | 1611 | 3800 |  |  | 3800 | 40.59 | 11 | 93610 | 1628 |  | Y | 39 | 22 | [7 empty] | 임승우 | 2 | [8 empty] | 114.22 | 0 | A |  | 1611 | 1 | 0.36 | 1567 | 1.42 | 71 | 23 | 258 | 4:18 | 13 | 14 | 0 | 78 |  | 40.65 | 0 | 0 | AR | 2022-01-25 06:12 | 2022-01-25 06:56 | 44 | 2022-01-25 05:59 | 57 | [12 empty] | 3 |  | 9.53 | 0 | [23 empty] | 0.2 | 0.2 | A | [9 empty] | 30 | 0 | 878 | 22 | 0 | 399 | 0 | 605 | 0 | 206 | 0 | 0 | 68 | 12
2022-01-24 | A69328 | 1 | 고탄소 | AE1055M1 |  | Al 탈산 | B | 18 | 35 | 53200 | 76.37 | B | B | D |  | 1 | 1 |  | 1520 | 1530 | 5700 |  |  | 5700 | 56.14 | 12 | 101532 | 1596 |  | Y | 40 | 31 | [7 empty] | 김형철 | 2 |  |  | Y |  |  |  | 104.45 | 13-2 | 0 | 199.1 | A |  | 1596 | 3 | 0.2 | 1557 | 1.08 | 71 | 24 | 287 | 4:47 | 20 | 21 | 122 | 0 |  | 0 |  | 600 | N2 | 2022-01-25 06:21 | 2022-01-25 06:56 | 35 | 2022-01-25 06:20 | 35 |  |  |  |  | Y |  |  |  | Y | [5 empty] | 0 | 258.6 | [23 empty] | 11.72 | 0 | A | [9 empty] | 0 | 0 | 625 | 9 | 0 | 158 | 0 | 655 | 0 | 491 | 0 | 0 | 18 | 64
2022-01-24 | B68702 | 2 | 중탄소 | SM38CS |  | Al 탈산 | B | 19 | 43 | 52200 | 78.55 | B | D |  | D | 1 |  | 1 | 1540 | 1603 | 4200 |  |  | 4200 | 44.87 | 11 | 93610 | 1624 | 362 | Y | 34 | 28 | [7 empty] | 임승우 | 2 | [8 empty] | 191.23 | 0 | A |  | 1613 | 1 | 0.41 | 1566 | 1.41 | 70 | 25 | 218 | 3:38 | 13 | 14 | 0 | 79 |  | 98.24 | 0 | 0 | AR | 2022-01-25 07:17 | 2022-01-25 07:57 | 40 | 2022-01-25 07:04 | 53 |  |  |  |  | N | [7 empty] | 2 | 4.5 | 18.89 | 0 | [23 empty] | 0.13 | 0.13 | A | [9 empty] | 48 | 0 | 931 | 10 | 0 | 211 | 0 | 802 | 0 | 205 | 0 | 0 | 0 | 13
2022-01-25 | A69329 | 1 | 고탄소 | AE1055M1 |  | Al 탈산 | B | 31 | 53 | 52000 | 75.35 | D | D | D |  | 1 | 1 |  | 1520 | 1545 | 5300 |  |  | 5300 | 52.2 | 12 | 101532 | 1596 |  | Y | 40 | 30 | [7 empty] | 김덕진 | 2 |  |  | Y |  | N |  | 113.25 | 13-7 | 0.01 | 166.63 | A |  | 1596 | 3 | 0.2 | 1563 | 0.97 | 77 | 23 | 356 | 5:56 | 20 | 20 | 123 | 0 |  | 0 |  | 600 | N2 | 2022-01-25 07:21 | 2022-01-25 07:58 | 37 | 2022-01-25 07:20 | 38 |  |  |  |  | Y |  |  |  | Y | [5 empty] | 0 | 238.03 | [23 empty] | 12.99 | 0 | A | [9 empty] | 0 | 0 | 787 | 0 | 0 | 129 | 0 | 493 | 0 | 296 | 0 | 0 | 95 | 0
2022-01-25 | B68703 | 2 | 중탄소 | SM38CS |  | Al 탈산 | B | 11 | 69 | 50400 | 79.52 | D | D |  | D | 1 |  | 1 | 1540 | 1565 | 5500 |  |  | 5500 | 58.75 | 11 | 93610 | 1590 |  | Y | 39 | 32 | [7 empty] | 김규완 | 2 | [6 empty] | 99.9 | 11-10 | 84.84 | 0 | A |  | 1604 | 1 | 0.31 | 1560 | 1.47 | 64 | 20 | 189 | 3:09 | 13 | 14 | 0 | 80 |  | 111.34 | 0 | 0 | AR | 2022-01-25 08:19 | 2022-01-25 08:56 | 38 | 2022-01-25 08:08 | 48 |  |  |  |  | N | [8 empty] | 4.5 | 18.83 | 0 | [23 empty] | 0 | 0 | A | [9 empty] | 72 | 0 | 901 | 27 | 0 | 194 | 0 | 694 | 0 | 204 | 0 | 0 | 0 | 16
2022-01-25 | A69330 | 1 | 고탄소 | AE1055M1 |  | Al 탈산 | B | 33 | 21 | 53400 | 72.45 | D | D | D |  | 1 | 1 |  | 1520 | 1571 | 3600 |  |  | 3600 | 42.55 | 10 | 84610 | 1594 |  | Y | 41 | 21 | [7 empty] | 김덕진 | 2 |  |  | Y |  | N |  | 106.4 | 13-7 | 0 | 174.2 | A |  | 1594 | 3 | 0.21 | 1558 | 1.2 | 72 | 23 | 348 | 5:48 | 20 | 20 | 124 | 0 |  | 0 |  | 600 | N2 | 2022-01-25 08:19 | 2022-01-25 09:05 | 47 | 2022-01-25 08:18 | 47 |  |  |  |  | Y |  |  |  | Y | [5 empty] | 0 | 203.82 | [23 empty] | 14.21 | 0 | A | [9 empty] | 0 | 0 | 690 | 27 | 0 | 160 | 0 | 497 | 0 | 300 | 0 | 0 | 97 | 44
2022-01-25 | B68704 | 2 | 중탄소 | SM38CS |  | Al 탈산 | B | 6 | 38 | 50750 | 75.68 | D | D |  | D | 1 |  | 1 | 1540 | 1567 | 5000 |  |  | 5000 | 48.96 | 12 | 102120 | 1612 |  | Y | 36 | 30 | [7 empty] | 김규완 | 2 | [6 empty] | 96.85 | 12-3 | 123.03 | 0 | A |  | 1602 | 1 | 0.28 | 1552 | 1.47 | 56 | 18 | 197 | 3:17 | 13 | 14 | 0 | 81 |  | 111.79 | 0 | 0 | AR | 2022-01-25 09:25 | 2022-01-25 09:57 | 31 | 2022-01-25 09:19 | 38 |  |  |  |  | N | [8 empty] | 4.5 | 19.68 | 0 | [23 empty] | 0 | 0 | A | [9 empty] | 111 | 0 | 941 | 17 | 0 | 198 | 0 | 695 | 0 | 207 | 0 | 0 | 0 | 28
2022-01-25 | A69331 | 1 | 고탄소 | AE1055M1 | 연주종료 | Al 탈산 | B | 37 | 16 | 53900 | 65.47 | D | D | D |  | 1 | 1 |  | 1520 | 1582 | 2800 |  |  | 2800 | 33.18 | 10 | 84398 | 1595 |  | Y | 40 | 23 | [7 empty] | 차승주 | 2 |  |  | Y |  | N |  |  |  | 0 | 114.23 | A |  | 1595 | 3 | 0.2 | 1559 | 1.44 | 73 | 23 | 251 | 4:11 | 20 | 20 | 125 | 0 |  | 0 |  | 600 | N2 | 2022-01-25 09:15 | 2022-01-25 10:08 | 52 | 2022-01-25 09:15 | 53 |  |  |  |  | Y |  |  |  | Y | [5 empty] | 0 | 168.03 | [23 empty] | 15.41 | 0 | A | [9 empty] | 0 | 0 | 628 | 0 | 0 | 129 | 0 | 493 | 0 | 298 | 0 | 0 | 99 | 32
2022-01-25 | B68705 | 2 | 저탄소 | 18CRNIMO7HI |  | Al 탈산 | I | 21 | 56 | 48100 | 121.88 | D | D |  | D | 1 |  | 1 | 1560 | 1610 | 9100 |  |  | 9100 | 113.75 | 4 | 80000 | 1695 |  | INGOT | 51 | 48 | [7 empty] | 김규완 | [7 empty] | 84.1 | 10-6 | 0 | 324.5 | A |  | 1692 | 1 | 0.31 | 1600 | 2.25 | 94 |  | 266 | 4:26 | 25 | 26 | 0 | 83 |  | 235.85 | 0 | 0 | N2 | 2022-01-25 11:08 |  | 21 | 2022-01-25 10:48 | [5 empty] | Y | [7 empty] | 3 | 6 | 0 | 72.23 | [18 empty] | 0.8 |  |  |  |  | 0.36 | 0.36 | B | [9 empty] | 1000 | 1171 | 0 | 63 | 0 | 422 | 0 | 1302 | 0 | 209 | 0 | 0 | 0 | 0
2022-01-25 | A69332 | 1 | 중탄소 | SM38CS | TUNDISH교체전 | Al 탈산 | B | 18 | 36 | 52900 | 70.47 | D | D |  | D | 1 |  | 1 | 1530 | 1574 | 4000 |  |  | 4000 | 35.12 | 14 | 113884 | 1636 |  | Y | 40 | 21 | [7 empty] | 김덕진 | 2 |  |  | Y |  | N |  |  |  | 177.16 | 0.11 | A |  | 1623 | 1 | 0.42 | 1580 | 2.26 | 84 | 33 | 195 | 3:15 | 13 | 14 | 0 | 82 |  | 30.38 | 0 | 0 | AR | 2022-01-25 10:21 | 2022-01-25 10:56 | 35 | 2022-01-25 10:09 | 47 | [14 empty] | 9.91 | 0.11 | [23 empty] | 0 | 0 | B | [9 empty] | 56 | 0 | 762 | 31 | 0 | 188 | 0 | 297 | 0 | 199 | 0 | 0 | 0 | 0
2022-01-25 | B68706 | 2 | 중탄소 | SBC70L | TUNDISH교체 | Al 탈산 | B | 19 | 44 | 51400 | 99.17 | D | D |  | D | 1 |  | 1 | 1540 | 1600 | 7300 |  |  | 7300 | 76.41 | 12 | 95532 | 1648 |  | N | 49 | 39 |  |  | A69330 | 10 |  |  |  | 김규완 | 2 |  |  | Y |  |  |  | 109.3 | 13-5 | 154.41 | 0 | A |  | 1654 | 1 | 0.25 | 1584 | 1.66 | 86 | 36 | 198 | 3:18 | 20 | 21 | 0 | 84 |  | 66.41 | 0 | 0 | AR | 2022-01-25 11:47 | 2022-01-25 12:23 | 37 | 2022-01-25 11:34 | 49 |  |  |  |  | N | [7 empty] | 2 | 3.5 | 17.95 | 0 | 수소 측정기 에러. | [18 empty] | 1.53 |  |  |  | 0.07 | 0.07 | A | [9 empty] | 0 | 0 | 943 | 55 | 0 | 204 | 0 | 795 | 0 | 208 | 0 | 0 | 0 | 23 |  |  |  |  | 1
2022-01-25 | B68707 | 2 | 중탄소 | SBC70L |  | Al 탈산 | B | 11 | 70 | 50250 | 93.35 | D | D |  | D | 1 |  | 1 | 1540 | 1581 | 6700 |  |  | 6700 | 70.13 | 12 | 95532 | 1627 |  | Y | 43 | 35 |  |  | A69331 | 11 |  |  |  | 김규완 | 2 |  |  | Y |  | Y |  | 106.75 | 12-7 | 187.89 | 0 | A |  | 1632 | 1 | 0.22 | 1632 | 0 | 134 | 25 | 201 | 3:21 | 20 | 21 | 0 | 85 |  | 56.63 | 0 | 0 | AR | 2022-01-25 12:41 | 2022-01-25 13:28 | 47 | 2022-01-25 12:33 | 55 |  |  |  |  | N | [8 empty] | 4 | 18.48 | 0 | [20 empty] | 0.62 |  |  | 0 | 0 | A | [9 empty] | 0 | 0 | 1662 | 70 | 0 | 204 | 0 | 692 | 0 | 208 | 0 | 0 | 0 | 27
2022-01-25 | B68708 | 2 | 중탄소 | SBC70L |  | Al 탈산 | B | 6 | 39 | 51000 | 92.12 | D | D |  | D | 1 |  | 1 | 1540 | 1570 | 5900 |  |  | 5900 | 54.66 | 14 | 107940 | 1641 |  | Y | 36 | 33 | [7 empty] | 김규완 | 2 | [6 empty] | 93.9 | 11-10 | 57.31 | 0 | A |  | 1632 | 1 | 0.14 | 1558 | 1.42 | 60 | 20 | 185 | 3:05 | 20 | 22 | 0 | 86 |  | 66.24 | 0 | 0 | AR | 2022-01-25 13:52 | 2022-01-25 14:36 | 44 | 2022-01-25 13:43 | 53 |  |  |  |  | N | [7 empty] | 2 | 5 | 20.84 | 0 | [20 empty] | 0.4 |  |  | 0.09 | 0.09 | A | [9 empty] | 0 | 0 | 1476 | 50 | 0 | 200 | 0 | 696 | 0 | 208 | 0 | 0 | 0 | 23 |  |  | 6
2022-01-25 | B68709 | 2 | 중탄소 | SBC70L |  | Al 탈산 | B | 21 | 57 | 48850 | 82.53 | D | D |  | A | 1 |  | 1 | 1540 | 1574 | 5800 |  |  | 5800 | 62.69 | 12 | 92520 | 1655 |  | Y | 40 | 33 | [17 empty] | 115.98 | 0 | A |  | 1630 | 1 | 0.21 | 1566 | 1.76 | 68 | 23 | 194 | 3:14 | 20 | 20 | 0 | 87 |  | 119.15 | 0 | 0 | AR | 2022-01-25 14:41 | 2022-01-25 15:34 | 53 | 2022-01-25 14:32 | 62 |  |  |  |  | N | [7 empty] | 2 | 4.5 | 32.56 | 0 | [20 empty] | 0.55 |  |  | 0.1 | 0.1 | A | [9 empty] | 0 | 0 | 1647 | 0 | 0 | 230 | 0 | 698 | 0 | 209 | 0 | 0 | 0 | 16 |  |  | 6
2022-01-25 | B68710 | 2 | 중탄소 | SBC70L |  | Al 탈산 | B | 19 | 45 | 51550 | 83.73 | A | A |  | A | 1 |  | 1 | 1540 | 1581 | 5500 |  |  | 5500 | 57.57 | 12 | 95532 | 1654 |  | Y | 43 | 27 | [7 empty] | 박용우 | 2 | [8 empty] | 141.44 | 0 | A |  | 1633 | 1 | 0.24 | 1573 | 1.55 | 75 | 35 | 183 | 3:03 | 20 | 20 | 0 | 88 |  | 61.28 | 0 | 0 | AR | 2022-01-25 15:36 | 2022-01-25 16:33 | 57 | 2022-01-25 15:27 | 66 |  |  |  |  | N | [8 empty] | 4.5 | 16.04 | 0 | [20 empty] | 0.76 |  |  | 0.03 | 0.03 | A | [9 empty] | 0 | 0 | 663 | 24 | 0 | 297 | 0 | 499 | 0 | 206 | 0 | 0 | 0 | 0 |  |  | 6
2022-01-25 | B68711 | 2 | 중탄소 | SBC70L |  | Al 탈산 | B | 18 | 37 | 51950 | 94.77 | A | A |  | A | 1 |  | 1 | 1540 | 1538 | 7500 |  |  | 7500 | 69.48 | 14 | 107940 | 1664 |  | Y | 42 | 38 | [7 empty] | 박용우 | 2 | [8 empty] | 232.82 | 0 | A |  | 1634 | 1 | 0.21 | 1562 | 1.71 | 64 | 23 | 225 | 3:45 | 20 | 20 | 0 | 89 | 25 | 29.86 | 0 | 0 | AR | 2022-01-25 17:00 | 2022-01-25 17:37 | 37 | 2022-01-25 16:48 | 49 |  |  |  |  | N | [8 empty] | 5 | 10.34 | 0 | 대기래들 | [19 empty] | 0.49 |  |  | 0 | 0 | A | [9 empty] | 0 | 0 | 603 | 13 | 0 | 300 | 0 | 500 | 0 | 205 | 0 | 0 | 0 | 6
2022-01-25 | B68712 | 2 | 중탄소 | SBC70L |  | Al 탈산 | B | 11 | 71 | 49400 | 94 | A | A |  | A | 1 |  | 1 | 1540 | 1543 | 7000 |  |  | 7000 | 74.25 | 12 | 94277 | 1644 |  | Y | 45 | 36 | [7 empty] | 박용우 | 2 | [6 empty] | 104 | 12-4 | 209.55 | 0 | A |  | 1629 | 1 | 0.23 | 1564 | 1.43 | 66 | 31 | 198 | 3:18 | 20 | 20 | 0 | 90 |  | 40.27 | 0 | 0 | AR | 2022-01-25 18:03 | 2022-01-25 18:38 | 35 | 2022-01-25 17:55 | 43 |  |  |  |  | N | [7 empty] | 1 | 5 | 13.9 | 0 | [20 empty] | 0.54 |  |  | 0.08 | 0.08 | A | [9 empty] | 0 | 0 | 605 | 0 | 0 | 289 | 0 | 598 | 0 | 206 | 0 | 0 | 0 | 0 |  |  | 6
2022-01-25 | B68713 | 2 | 중탄소 | SBC70L |  | Al 탈산 | B | 21 | 58 | 48850 | 91.18 | A | A |  | A | 1 |  | 1 | 1540 | 1542 | 6700 |  |  | 6700 | 70.13 | 12 | 95532 | 1639 |  | N | 43 | 34 | [7 empty] | 박용우 | 2 | [6 empty] | 105.05 | 12-7 | 194.19 | 0 | A |  | 1628 | 1 | 0.2 | 1565 | 1.54 | 67 | 31 | 173 | 2:53 | 20 | 20 | 0 | 91 |  | 40.01 | 0 | 0 | AR | 2022-01-25 19:00 | 2022-01-25 19:41 | 41 | 2022-01-25 18:48 | 53 |  |  |  |  | N | [7 empty] | 3 | 4.5 | 14.35 | 0 | [20 empty] | 0.7 |  |  | 0.16 | 0.16 | A | [9 empty] | 0 | 0 | 591 | 12 | 0 | 289 | 0 | 498 | 0 | 205 | 0 | 0 | 37 | 5 |  |  | 6
2022-01-25 | B68714 | 2 | 중탄소 | SBC70L |  | Al 탈산 | B | 19 | 46 | 50950 | 85.75 | A | A |  | A | 1 |  | 1 | 1540 | 1534 | 7300 |  |  | 7300 | 67.63 | 14 | 107940 | 1655 |  | Y | 42 | 37 | [7 empty] | 박용우 | 2 | [8 empty] | 163.58 | 0 | A |  | 1637 | 1 | 0.21 | 1576 | 1.56 | 78 | 36 | 186 | 3:06 | 20 | 20 | 0 | 92 |  | 35.22 | 0 | 0 | AR | 2022-01-25 19:50 | 2022-01-25 20:45 | 55 | 2022-01-25 19:42 | 62 |  |  |  |  | N | [8 empty] | 5 | 12.18 | 0 | [20 empty] | 0.52 |  |  | 0.1 | 0.1 | B | [9 empty] | 0 | 0 | 574 | 34 | 0 | 251 | 0 | 563 | 0 | 207 | 0 | 0 | 0 | 0 |  |  | 6
2022-01-25 | B68715 | 2 | 중탄소 | SBC70L | TUNDISH교체전 | Al 탈산 | B | 18 | 38 | 52000 | 81.7 | A | A |  | A | 1 |  | 1 | 1540 | 1546 | 7000 |  |  | 7000 | 75.71 | 14 | 92460 | 1660 |  | Y | 42 | 36 | [7 empty] | 박용우 | 2 | [8 empty] | 175.06 | 0 | A |  | 1639 | 1 | 0.2 | 1575 | 1.79 | 77 | 31 | 180 | 3:00 | 20 | 20 | 0 | 93 |  | 32.69 | 0 | 0 | AR | 2022-01-25 20:46 | 2022-01-25 21:47 | 61 | 2022-01-25 20:39 | 68 | [12 empty] | 1 |  | 14.87 | 0 | [20 empty] | 0.72 |  |  | 0.08 | 0.08 | A | [9 empty] | 0 | 0 | 700 | 35 | 0 | 244 | 0 | 500 | 0 | 207 | 0 | 0 | 0 | 3 |  |  | 6
2022-01-25 | B68716 | 2 | 고탄소 | KWH1 | TUNDISH교체 | Al 탈산 | B | 11 | 72 | 49800 | 121.58 | A | A |  | B | 1 |  | 1 | 1530 | 1523 | 9700 |  |  | 9700 | 103.93 | 11 | 93335 | 1647 |  | Y | 66 | 52 | [7 empty] | 박용우 | 2 | [6 empty] | 106.5 | 12-6 | 2.33 | 158.83 | A |  | 1659 | 1 | 0.19 | 1567 | 1.82 | 87 | 42 | 256 | 4:16 | 15 | 27 | 0 | 94 |  | 74.62 | 0 | 0 | N2 | 2022-01-25 22:25 | 2022-01-25 23:12 | 47 | 2022-01-25 22:14 | 58 |  |  |  |  | N | [7 empty] | 4 | 4 | 0 | 29.64 | [16 empty] | 0.7 |  |  | 1.64 |  |  |  | 0.2 | 0.2 | A | [9 empty] | 0 | 0 | 242 | 0 | 0 | 180 | 0 | 902 | 0 | 416 | 0 | 0 | 102 | 35 |  |  | 5 |  | 1
2022-01-25 | A69333 | 1 | 고탄소 | STB2 | 연주시작 | Al 탈산 | B | 37 | 17 | 53900 | 144 | A | B | B |  | 1 | 1 |  | 1520 | 1541 | 10000 |  |  | 10000 | 124.24 | 10 | 80490 | 1615 |  | Y | 77 | 74 | [7 empty] | 정용태 | 2 | [6 empty] | 96 | 12-7 | 210.27 | 0 | A |  | 1611 | 3 | 0.24 | 1550 | 0.94 | 94 | 42 | 498 | 8:18 | 25 | 25 | 1 | 0 |  | 0 |  | 350 | AR | 2022-01-25 23:33 | 2022-01-25 23:48 | 15 | 2022-01-25 23:31 | 17 |  |  |  |  | Y |  |  |  | Y | [5 empty] | 117.61 | 180.88 | [19 empty] | 1.63 |  |  |  | 0.01 | 0 | A | [9 empty] | 0 | 45 | 328 | 0 | 0 | 147 | 0 | 1096 | 0 | 793 | 0 | 0 | 280 | 21 |  |  |  |  | 1
2022-01-25 | B68717 | 2 | 고탄소 | KWH1 |  | Al 탈산 | B | 21 | 59 | 48850 | 84.47 | B | B |  | B | 1 |  | 1 | 1530 | 1546 | 5500 |  |  | 5500 | 58.93 | 11 | 93335 | 1612 |  | Y | 39 | 30 | [7 empty] | 박용우 | 2 | [8 empty] | 0 | 120.98 | A |  | 1595 | 1 | 0.25 | 1548 | 1.38 | 68 | 27 | 292 | 4:52 | 15 | 15 | 0 | 95 |  | 69.49 | 0 | 0 | N2 | 2022-01-25 23:37 | 2022-01-26 00:24 | 47 | 2022-01-25 23:19 | 65 |  |  |  |  | N | [7 empty] | 4 | 4 | 0 | 16.98 | [23 empty] | 0.2 | 0.2 | A | [9 empty] | 0 | 0 | 0 | 50 | 0 | 228 | 0 | 754 | 0 | 207 | 0 | 0 | 106 | 11 |  |  | 4
2022-01-25 | A69334 | 1 | 고탄소 | STB2 |  | Al 탈산 | B | 6 | 40 | 51100 | 90.17 | B | B | B |  | 1 | 1 |  | 1520 | 1530 | 6200 |  |  | 6200 | 73.28 | 10 | 84610 | 1582 |  | Y | 43 | 35 | [7 empty] | 김형철 | 2 | [6 empty] | 98.35 | 12-4 | 187.09 | 0 | A |  | 1585 | 3 | 0.21 | 1535 | 1.09 | 79 | 39 | 373 | 6:13 | 25 | 25 | 2 | 0 |  | 0 |  | 360 | AR | 2022-01-26 00:22 | 2022-01-26 00:41 | 19 | 2022-01-26 00:20 | 21 |  |  |  |  | Y |  |  |  | Y | [5 empty] | 107.39 | 79.75 | [20 empty] | 1.5 |  |  | 0.01 | 0 | B | [9 empty] | 0 | 76 | 268 | 0 | 0 | 128 | 0 | 502 | 0 | 398 | 0 | 0 | 0 | 64
2022-01-25 | B68718 | 2 | 고탄소 | KWH1 |  | Al 탈산 | B | 19 | 47 | 51250 | 93.73 | B | B |  | B | 1 |  | 1 | 1530 | 1552 | 6000 |  |  | 6000 | 58.93 | 12 | 101820 | 1619 |  | Y | 43 | 34 | [7 empty] | 임승우 | 2 | [6 empty] | 103.55 | 12-8 | 0 | 91.94 | A |  | 1607 | 1 | 0.25 | 1555 | 1.19 | 75 | 30 | 282 | 4:42 | 15 | 18 | 0 | 96 |  | 120.94 | 0 | 0 | N2 | 2022-01-26 00:53 | 2022-01-26 01:31 | 37 | 2022-01-26 00:39 | 51 | EAF | 중단(기계) | 수냉링 배관 누수 |  | N | [8 empty] | 4 | 0 | 30.61 | [23 empty] | 0.48 | 0.48 | A | [9 empty] | 0 | 0 | 0 | 27 | 0 | 268 | 0 | 946 | 0 | 0 | 0 | 0 | 110 | 0 |  |  | 3
2022-01-25 | A69335 | 1 | 고탄소 | STB2 |  | Al 탈산 | B | 31 | 54 | 51800 | 91.93 | B | B | B |  | 1 | 1 |  | 1520 | 1531 | 7100 |  |  | 7100 | 69.93 | 12 | 101532 | 1565 |  | Y | 44 | 40 | [7 empty] | 김형철 | 2 | [6 empty] | 100.55 | 12-4 | 205.1 | 0 | A |  | 1565 | 3 | 0.2 | 1515 | 1.39 | 59 | 23 | 300 | 5:00 | 25 | 25 | 3 | 0 |  | 0 |  | 360 | AR | 2022-01-26 01:31 | 2022-01-26 01:42 | 10 | 2022-01-26 01:20 | 22 |  |  |  |  | Y |  |  |  | Y | [5 empty] | 131.61 | 55.34 | [20 empty] | 0.98 |  |  | 1.46 | 0 | A | [9 empty] | 0 | 10 | 184 | 0 | 0 | 128 | 0 | 498 | 0 | 396 | 0 | 0 | 0 | 52
2022-01-25 | B68719 | 2 | 고탄소 | KWH1 |  | Al 탈산 | B | 18 | 39 | 52200 | 79.63 | B | B |  | B | 1 |  | 1 | 1530 | 1575 | 4700 |  |  | 4700 | 50.36 | 11 | 93335 | 1615 |  | Y | 40 | 27 | [7 empty] | 임승우 | 2 | [8 empty] | 0 | 91.51 | A |  | 1597 | 1 | 0.26 | 1550 | 1.47 | 70 | 25 | 297 | 4:57 | 15 | 16 | 0 | 97 | 100 | 64.52 | 0 | 0 | N2 | 2022-01-26 01:52 | 2022-01-26 02:44 | 53 | 2022-01-26 01:42 | 62 | [14 empty] | 0 | 19.75 | [23 empty] | 0.2 | 0.2 | A | [9 empty] | 0 | 0 | 0 | 13 | 0 | 197 | 0 | 795 | 0 | 0 | 0 | 0 | 108 | 16 |  |  | 4
2022-01-25 | A69336 | 1 | 고탄소 | STB2 |  | Al 탈산 | B | 33 | 22 | 52300 | 85.93 | B | B | B |  | 1 | 1 |  | 1520 | 1531 | 7000 |  |  | 7000 | 68.94 | 12 | 101532 | 1566 |  | Y | 44 | 40 | [7 empty] | 김형철 | 2 |  | Y |  |  |  |  | 108.85 | 13-10 | 220.91 | 0 | A |  | 1566 | 3 | 0.2 | 1522 | 1.1 | 66 | 29 | 302 | 5:02 | 25 | 25 | 4 | 0 |  | 0 |  | 360 | AR | 2022-01-26 02:31 | 2022-01-26 02:45 | 14 | 2022-01-26 02:29 | 15 |  |  |  |  | Y |  |  |  | Y | [5 empty] | 109.46 | 56.31 | [20 empty] | 1.118 |  |  | 2.71 | 0 | A | [9 empty] | 0 | 36 | 239 | 0 | 0 | 128 | 0 | 498 | 0 | 399 | 0 | 0 | 0 | 65
2022-01-25 | B68720 | 2 | 고탄소 | KWH1 |  | Al 탈산 | B | 11 | 73 | 48950 | 99.7 | B | B |  | B | 1 |  | 1 | 1530 | 1528 | 7400 |  |  | 7400 | 79.28 | 11 | 93335 | 1627 |  | Y | 55 | 37 | [7 empty] | 임승우 | 2 | [6 empty] | 101.05 | 12-1 | 0 | 135.65 | A |  | 1619 | 1 | 0.26 | 1563 | 1.35 | 83 | 42 | 295 | 4:55 | 15 | 19 | 0 | 98 |  | 56.69 | 0 | 0 | N2 | 2022-01-26 03:20 | 2022-01-26 03:55 | 35 | 2022-01-26 03:12 | 43 |  |  |  |  | N | [8 empty] | 4 | 0 | 17.31 | [23 empty] | 0.09 | 0.09 | A | [9 empty] | 0 | 0 | 0 | 17 | 0 | 228 | 0 | 746 | 0 | 0 | 0 | 0 | 109 | 6
2022-01-25 | A69337 | 1 | 고탄소 | STB2 |  | Al 탈산 | B | 37 | 18 | 0 | 83.88 | B | B | B |  | 1 | 1 |  | 1520 | 1547 | 4600 |  |  | 4600 | 54.37 | 10 | 84610 | 1562 |  | Y | 42 | 27 | [7 empty] | 김형철 | 2 |  | Y |  |  |  |  | 157.25 |  | 132.15 | 0 | A |  | 1562 | 3 | 0.22 | 1517 | 1 | 61 | 25 | 763 | 12:43 | 25 | 25 | 5 | 0 |  | 0 |  | 310 | AR | 2022-01-26 03:29 | 2022-01-26 03:53 | 24 | 2022-01-26 03:27 | 26 | EAF | 전극절손 |  |  | Y |  |  |  | Y | [5 empty] | 129.08 | 40.31 | [20 empty] | 0.742 |  |  | 0 | 0 | A | [9 empty] | 0 | 51 | 312 | 0 | 0 | 129 | 0 | 498 | 0 | 399 | 0 | 0 | 0 | 62
2022-01-25 | A69338 | 1 | 고탄소 | STB2 |  | Al 탈산 | B | 6 | 41 | 50800 | 76.72 | B | B | B |  | 1 | 1 |  | 1520 | 1530 | 5600 |  |  | 5600 | 55.16 | 12 | 101532 | 1554 |  | Y | 42 | 34 | [7 empty] | 김형철 | 2 |  | Y | [6 empty] | 170.39 | 0 | A |  | 1554 | 3 | 0.21 | 1524 | 0.81 | 68 | 24 | 368 | 6:08 | 25 | 25 | 6 | 0 |  | 0 |  | 350 | AR | 2022-01-26 04:25 | 2022-01-26 05:00 | 34 | 2022-01-26 04:24 | 35 |  |  |  |  | Y |  |  |  | Y | [5 empty] | 110.45 | 32.18 | [20 empty] | 1.01 |  |  | 1.2 | 0 | A | [9 empty] | 0 | 38 | 268 | 0 | 0 | 129 | 0 | 646 | 0 | 395 | 0 | 0 | 18 | 65
2022-01-25 | B68721 | 2 | 고탄소 | KWH1 |  | Al 탈산 | B | 21 | 60 | 48750 | 77.28 | B | B |  | B | 1 |  | 1 | 1530 | 1524 | 6200 |  |  | 6200 | 66.43 | 11 | 93335 | 1610 |  | Y | 36 | 31 |  |  | B68718 | 07 |  |  |  | 임승우 | 2 |  | Y |  |  |  |  | 102.25 | 12-4 | 0 | 72.16 | A |  | 1594 | 1 | 0.23 | 1551 | 1.15 | 71 | 31 | 314 | 5:14 | 15 | 15 | 0 | 99 | 30 | 44.81 | 0 | 0 | N2 | 2022-01-26 04:44 | 2022-01-26 05:07 | 23 | 2022-01-26 04:36 | 31 |  |  |  |  | N | [8 empty] | 4.5 | 0 | 14.81 | [23 empty] | 0.06 | 0.06 | A | [9 empty] | 0 | 0 | 0 | 40 | 0 | 259 | 0 | 598 | 0 | 0 | 0 | 0 | 171 | 0
2022-01-25 | A69339 | 1 | 고탄소 | STB2 |  | Al 탈산 | B | 31 | 55 | 51900 | 90.12 | B | B | B |  | 1 | 1 |  | 1520 | 1570 | 4700 |  |  | 4700 | 46.49 | 12 | 101091 | 1565 | 363 | Y | 42 | 29 | [7 empty] | 김형철 | 2 |  |  | Y |  |  |  | 109 | 13-2 | 198.1 | 0 | A |  | 1565 | 3 | 0.19 | 1519 | 1 | 63 | 21 | 330 | 5:30 | 25 | 25 | 7 | 0 |  | 0 |  | 350 | AR | 2022-01-26 05:45 | 2022-01-26 06:19 | 34 | 2022-01-26 05:43 | 36 |  |  |  |  | Y |  |  |  | Y | [5 empty] | 109.16 | 85.51 | [20 empty] | 1.001 |  |  | 2.87 | 0 | A | [9 empty] | 0 | 43 | 288 | 0 | 0 | 125 | 0 | 497 | 0 | 396 | 0 | 0 | 0 | 60
2022-01-25 | B68722 | 2 | 고탄소 | KWH1 |  | Al 탈산 | B | 19 | 48 | 51350 | 83.35 | B | B |  | B | 1 |  | 1 | 1530 | 1554 | 5200 |  |  | 5200 | 55.71 | 11 | 93335 | 1609 |  | Y | 34 | 30 | [7 empty] | 임승우 | 2 | [6 empty] | 105.55 | 12-10 | 4.22 | 23.75 | A |  | 1597 | 1 | 0.25 | 1545 | 1.17 | 65 | 31 | 217 | 3:37 | 15 | 16 | 0 | 100 | 50 | 107.36 | 0 | 0 | N2 | 2022-01-26 05:50 | 2022-01-26 06:19 | 28 | 2022-01-26 05:36 | 42 |  |  |  |  | N | [7 empty] | 2 | 4 | 0 | 24.83 | [23 empty] | 0.19 | 0.19 | A | [9 empty] | 0 | 0 | 0 | 37 | 0 | 279 | 0 | 761 | 0 | 0 | 0 | 0 | 187 | 36
2022-01-25 | B68723 | 2 | 고탄소 | KWH1 |  | Al 탈산 | B | 18 | 40 | 52050 | 87.13 | B | D |  | D | 1 |  | 1 | 1530 | 1542 | 5600 |  |  | 5600 | 66 | 10 | 84850 | 1613 |  | Y | 41 | 33 | [7 empty] | 임승우 | 2 | [6 empty] | 93.85 | 11-10 | 0.24 | 245.75 | A |  | 1607 | 1 | 0.31 | 1543 | 1.58 | 63 | 27 | 248 | 4:08 | 15 | 18 | 0 | 101 |  | 138.99 | 0 | 0 | N2 | 2022-01-26 06:55 | 2022-01-26 07:32 | 36 | 2022-01-26 06:45 | 47 |  |  |  |  | N | [7 empty] | 2 | 4 | 0 | 33.39 | [23 empty] | 0.23 | 0.23 | A | [9 empty] | 0 | 0 | 216 | 20 | 0 | 241 | 0 | 811 | 0 | 0 | 0 | 0 | 111 | 53
2022-01-25 | A69340 | 1 | 고탄소 | STB2 | TUNDISH교체전 | Al 탈산 | B | 33 | 23 | 52900 | 76.73 | B | D | D |  | 1 | 1 |  | 1520 | 1557 | 5200 |  |  | 5200 | 57.43 | 12 | 90546 | 1555 |  | Y | 40 | 30 | [7 empty] | 김형철 | 2 |  | Y |  |  |  |  | 102.75 | 13-3 | 229.18 | 0 | A |  | 1555 | 3 | 0.19 | 1515 | 1.08 | 59 | 22 | 399 | 6:39 | 25 | 25 | 8 | 0 |  | 0 |  | 350 | AR | 2022-01-26 07:05 | 2022-01-26 07:26 | 21 | 2022-01-26 07:05 | 21 |  |  |  |  | Y |  |  |  | Y | [5 empty] | 112.5 | 23.89 | [20 empty] | 1.038 |  |  | 4.57 | 0 | A | [9 empty] | 0 | 0 | 267 | 9 | 0 | 128 | 0 | 695 | 0 | 595 | 0 | 0 | 168 | 60
2022-01-26 | B68724 | 2 | 고탄소 | KWH1 |  | Al 탈산 | B | 11 | 74 | 49050 | 80.47 | D | D |  | D | 1 |  | 1 | 1530 | 1529 | 5900 |  |  | 5900 | 69.53 | 10 | 84850 | 1597 |  | Y | 38 | 34 | [7 empty] | 이기호 | 2 | [6 empty] | 92.95 | 11-3 | 0 | 82.39 | A |  | 1593 | 1 | 0.21 | 1551 | 1.12 | 71 | 34 | 233 | 3:53 | 15 | 15 | 0 | 102 |  | 39.46 | 0 | 0 | N2 | 2022-01-26 07:59 | 2022-01-26 08:27 | 28 | 2022-01-26 07:48 | 39 |  |  |  |  | N | [7 empty] | 3 | 5 | 0 | 9.21 | [23 empty] | 0.39 | 0.39 | A | [9 empty] | 0 | 0 | 207 | 0 | 0 | 198 | 0 | 809 | 0 | 206 | 0 | 0 | 0 | 18
2022-01-26 | A69341 | 1 | 중탄소 | SCR435B | TUNDISH교체 | Al 탈산 | B | 37 | 19 | 53900 | 70.52 | D | D | D |  | 1 | 1 |  | 1530 | 1547 | 7000 |  |  | 7000 | 68.94 | 12 | 101532 | 1642 |  | Y | 40 | 33 | [7 empty] | 김덕진 | 2 |  | Y |  |  |  |  | 102.2 | 13-3 | 161.17 | 0 | A |  | 1636 | 3 | 0.3 | 1598 | 1.27 | 103 | 38 | 311 | 5:11 | 16 | 20 | 9 | 0 |  | 0 |  | 350 | AR | 2022-01-26 07:58 | 2022-01-26 08:52 | 57 | 2022-01-26 07:58 | 57 |  |  |  |  | N |  |  |  | Y | [5 empty] | 89.71 | 26.36 | [19 empty] | 1.82 |  |  |  | 5.71 | 0 | A | [9 empty] | 1276 | 26 | 0 | 28 | 0 | 129 | 0 | 595 | 0 | 400 | 0 | 0 | 99 | 0 |  |  |  |  | 1
2022-01-26 | B68725 | 2 | 고탄소 | KWH1 | TUNDISH교체전 | Al 탈산 | B | 21 | 61 | 48850 | 70.25 | D | D | D |  | 1 | 1 |  | 1530 | 1558 | 5300 |  |  | 5300 | 53.84 | 12 | 98441 | 1604 |  | Y | 35 | 31 | [7 empty] | 김규완 | 2 |  |  |  |  | Y |  | 102.25 | 12-4 | 8.23 | 28.81 | A |  | 1601 | 3 | 0.33 | 1569 | 0.89 | 89 | 46 | 507 | 8:27 | 15 | 15 | 10 | 0 |  | 0 |  | 350 | N2 | 2022-01-26 09:00 | 2022-01-26 09:25 | 25 | 2022-01-26 09:00 | 25 |  |  |  |  | N |  |  |  | Y | [5 empty] | 0 | 157.74 | [23 empty] | 8.81 | 0 | A | [9 empty] | 0 | 0 | 249 | 0 | 0 | 211 | 0 | 699 | 0 | 205 | 0 | 0 | 0 | 0
2022-01-26 | A69342 | 1 | 중탄소 | SCR435B |  | Al 탈산 | B | 6 | 42 | 50800 | 93.28 | D | D |  | D | 1 |  | 1 | 1530 | 1572 | 7000 |  |  | 7000 | 68.94 | 12 | 101532 | 1620 |  | Y | 40 | 35 | [7 empty] | 김덕진 | 2 |  | Y |  |  |  |  | 108.75 | 13-5 | 148.74 | 0 | A |  | 1620 | 1 | 0.25 | 1566 | 1.32 | 71 | 30 | 190 | 3:10 | 16 | 17 | 0 | 103 |  | 53.88 | 0 | 0 | AR | 2022-01-26 09:24 | 2022-01-26 09:59 | 35 | 2022-01-26 09:04 | 54 | [12 empty] | 6 |  | 12.43 | 0 | [23 empty] | 0.16 | 0.16 | A | [9 empty] | 1292 | 115 | 0 | 83 | 0 | 173 | 0 | 690 | 0 | 513 | 0 | 0 | 116 | 0 |  |  | 4
2022-01-26 | B68726 | 2 | 중탄소 | SCR435B |  | Al 탈산 | B | 19 | 49 | 51500 | 100.42 | D | D |  | D | 1 |  | 1 | 1540 | 1563 | 7100 |  |  | 7100 | 69.93 | 12 | 101532 | 1621 |  | Y | 46 | 40 | 클로킹23톤 |  | B68723 | 23 |  |  |  | 김규완 | 2 |  | Y |  |  |  |  | 103.9 | 12-8 | 208.93 | 0 | A |  | 1619 | 1 | 0.3 | 1566 | 1.33 | 71 | 28 | 181 | 3:01 | 16 | 17 | 0 | 104 |  | 102.07 | 0 | 0 | AR | 2022-01-26 10:28 | 2022-01-26 11:08 | 40 | 2022-01-26 10:09 | 59 |  |  |  |  | N | [7 empty] | 4 | 3.5 | 21.48 | 0 | [23 empty] | 0.22 | 0.22 | A | [9 empty] | 1582 | 0 | 622 | 31 | 0 | 204 | 0 | 694 | 0 | 206 | 0 | 0 | 0 | 8 |  |  | 4
2022-01-26 | A69343 | 1 | 고탄소 | 60CR3M | TUNDISH교체 | Al 탈산 | B | 31 | 56 | 51300 | 81.98 | D | D | D |  | 1 | 1 |  | 1520 | 1563 | 5800 |  |  | 5800 | 57.13 | 12 | 101520 | 1630 | 361 | Y | 42 | 27 | [7 empty] | 김덕진 | 2 |  | Y |  |  | N |  | 102.1 | 12-5 | 171.22 | 0 | A |  | 1620 | 3 | 0.3 | 1575 | 1.15 | 94 | 35 | 576 | 9:36 | 25 | 25 | 11 | 0 |  | 0 |  | 400 | AR | 2022-01-26 10:11 | 2022-01-26 11:01 | 50 | 2022-01-26 10:11 | 50 |  |  |  |  | Y | [9 empty] | 0 | 1378.9 | [19 empty] | 1.96 |  |  |  | 15.41 | 0 | A | [9 empty] | 0 | 0 | 889 | 12 | 0 | 169 | 0 | 497 | 0 | 400 | 0 | 0 | 0 | 25 |  |  |  |  | 1
2022-01-26 | A69344 | 1 | 고탄소 | 60CR3M |  | Al 탈산 | B | 33 | 24 | 52800 | 76.5 | D | D | D |  | 1 | 1 |  | 1520 | 1562 | 4900 |  |  | 4900 | 48.27 | 12 | 101520 | 1592 |  | Y | 40 | 23 | [7 empty] | 김덕진 | 2 |  | Y |  |  | N |  | 104.4 | 13-4 | 137.7 | 0 | A |  | 1592 | 3 | 0.2 | 1541 | 1.46 | 60 | 17 | 385 | 6:25 | 25 | 25 | 12 | 0 |  | 0 |  | 400 | AR | 2022-01-26 11:08 | 2022-01-26 12:05 | 58 | 2022-01-26 11:06 | 59 |  |  |  |  | Y |  |  |  | Y | [5 empty] | 111.77 | 34.26 | [23 empty] | 23.43 | 0 | A | [9 empty] | 0 | 0 | 1069 | 25 | 0 | 161 | 0 | 693 | 0 | 500 | 0 | 0 | 0 | 52
2022-01-26 | B68727 | 2 | 중탄소 | SCR435B |  | Al 탈산 | B | 18 | 41 | 51950 | 97.72 | D | D |  | D | 1 |  | 1 | 1540 | 1534 | 7200 |  |  | 7200 | 70.91 | 12 | 101532 | 1624 | 714 | Y | 43 | 38 | 클로킹17톤 |  | B68724 | 17 |  |  |  | 김규완 | 2 |  | Y |  |  |  |  | 101.55 | 12-8 | 234.96 | 0 | A |  | 1610 | 1 | 0.28 | 1560 | 1.1 | 65 | 25 | 205 | 3:25 | 16 | 17 | 0 | 105 |  | 46.57 | 0 | 0 | AR | 2022-01-26 11:36 | 2022-01-26 12:14 | 38 | 2022-01-26 11:20 | 54 |  |  |  |  | N | [7 empty] | 3 | 3.5 | 11.95 | 0 | [23 empty] | 0.25 | 0.25 | A | [9 empty] | 120 | 0 | 226 | 41 | 0 | 204 | 0 | 700 | 0 | 206 | 0 | 0 | 0 | 10 |  |  | 4
2022-01-26 | A69345 | 1 | 고탄소 | 60CR3M | 잔강최소화전 | Al 탈산 | B | 37 | 20 | 53700 | 79.83 | D | D | D |  | 1 | 1 |  | 1520 | 1568 | 4600 |  |  | 4600 | 54.83 | 10 | 83890 | 1599 |  | Y | 41 | 22 | [7 empty] | 김덕진 | 2 |  | Y |  |  | N |  |  |  | 181.09 | 0 | A |  | 1599 | 3 | 0.19 | 1555 | 1.13 | 74 | 30 | 379 | 6:19 | 25 | 25 | 13 | 0 |  | 0 |  | 400 | AR | 2022-01-26 12:19 | 2022-01-26 13:17 | 58 | 2022-01-26 12:19 | 58 |  |  |  |  | Y |  |  |  | Y | [5 empty] | 126.93 | 39.27 | [23 empty] | 28.41 | 0 | A | [9 empty] | 0 | 0 | 899 | 14 | 0 | 160 | 0 | 695 | 0 | 495 | 0 | 0 | 73 | 46
2022-01-26 | B68728 | 2 | 중탄소 | SCR435B |  | Al 탈산 | B | 11 | 75 | 49000 | 96.3 | D | D |  | D | 1 |  | 1 | 1540 | 1549 | 7100 |  |  | 7100 | 69.93 | 12 | 101532 | 1637 |  | Y | 40 | 36 | [7 empty] | 김규완 | 2 | [6 empty] | 98.9 | 11-8 | 216.91 | 0 | A |  | 1624 | 1 | 0.32 | 1561 | 0 | 66 | 28 | 215 | 3:35 | 16 | 17 | 0 | 106 |  | 109.14 | 0 | 0 | AR | 2022-01-26 12:38 | 2022-01-26 13:18 | 40 | 2022-01-26 12:25 | 53 |  |  |  |  | N | [7 empty] | 3 | 5 | 22.61 | 0 | [23 empty] | 0.19 | 0.19 | A | [9 empty] | 1530 | 0 | 678 | 31 | 0 | 200 | 0 | 696 | 0 | 206 | 0 | 0 | 0 | 44 |  |  | 4
2022-01-26 | A69346 | 1 | 중탄소 | SCR435B |  | Al 탈산 | B | 6 | 43 | 50400 | 72.45 | D | D | D |  | 1 | 1 |  | 1530 | 1576 | 5500 |  |  | 5500 | 54.17 | 12 | 101532 | 1603 |  | Y | 41 | 26 | [7 empty] | 김덕진 | 2 |  | Y |  |  | N |  | 102.75 | 12-8 | 149.55 | 0 | A |  | 1603 | 3 | 0.19 | 1578 | 0.83 | 83 | 33 | 282 | 4:42 | 16 | 16 | 14 | 0 |  | 0 |  | 400 | AR | 2022-01-26 13:29 | 2022-01-26 14:19 | 50 | 2022-01-26 13:28 | 52 |  |  |  |  | N |  |  |  | Y | [5 empty] | 85.64 | 52.02 | [23 empty] | 29.86 | 0 | A | [9 empty] | 1510 | 54 | 1203 | 9 | 0 | 176 | 0 | 645 | 0 | 399 | 0 | 0 | 96 | 43
2022-01-26 | B68729 | 2 | 중탄소 | SCM440 | 잔강최소화 | Al 탈산 | B | 21 | 62 | 48500 | 87.62 | D | D |  | D | 1 |  | 1 | 1540 | 1530 | 7400 |  |  | 7400 | 79.56 | 12 | 93008 | 1625 |  | Y | 39 | 36 | [15 empty] | 95.3 | 11-7 | 0 | 30.8 | A |  | 1614 | 1 | 0.19 | 1564 | 1.26 | 68 | 16 | 249 | 4:09 | 15 | 15 | 0 | 107 |  | 28.67 | 0 | 0 | N2 | 2022-01-26 13:54 | 2022-01-26 14:34 | 40 | 2022-01-26 13:40 | 54 |  |  |  |  | N | [7 empty] | 3 | 5 | 0 | 8.85 | [20 empty] | 1.13 |  |  | 0.15 | 0.15 | A | [9 empty] | 1025 | 0 | 66 | 51 | 0 | 186 | 0 | 698 | 0 | 207 | 0 | 0 | 58 | 66 |  |  | 6
2022-01-26 | A69347 | 1 | 중탄소 | SCR435B |  | Al 탈산 | B | 19 | 50 | 51400 | 75.35 | D | A | A |  | 1 | 1 |  | 1530 | 1628 | 4900 |  |  | 4900 | 48.26 | 12 | 101532 | 1630 |  | Y | 42 | 37 | [7 empty] | 김덕진 | 2 | [6 empty] | 99.2 | 12-3 | 132.33 | 0 | A |  | 1630 | 3 | 0.18 | 1587 | 1.3 | 92 | 43 | 275 | 4:35 | 16 | 17 | 15 | 0 |  | 0 |  | 300 | AR | 2022-01-26 14:34 | 2022-01-26 15:26 | 52 | 2022-01-26 14:33 | 52 |  |  |  |  | N |  |  |  | Y | [5 empty] | 69.73 | 60.7 | [23 empty] | 31.22 | 0 | A | [9 empty] | 1450 | 0 | 1171 | 63 | 0 | 171 | 0 | 500 | 0 | 399 | 0 | 0 | 0 | 20
2022-01-26 | B68730 | 2 | 중탄소 | SCM440 |  | Al 탈산 | B | 31 | 57 | 51400 | 85.42 | D | A |  | A | 1 |  | 1 | 1540 | 1540 | 6500 |  |  | 6500 | 63.68 | 12 | 102069 | 1625 | 356 | Y | 40 | 34 | [17 empty] | 0 | 207.07 | A |  | 1614 | 1 | 0.22 | 1563 | 1.25 | 67 | 30 | 248 | 4:08 | 15 | 15 | 0 | 108 |  | 72.31 | 0 | 0 | N2 | 2022-01-26 14:53 | 2022-01-26 15:32 | 39 | 2022-01-26 14:43 | 50 |  |  |  |  | N | [7 empty] | 3 | 4.5 | 0 | 17.72 | [20 empty] | 0.68 |  |  | 0.4 | 0.4 | A | [9 empty] | 1367 | 0 | 113 | 44 | 0 | 196 | 0 | 497 | 0 | 206 | 0 | 0 | 0 | 31 |  |  | 6
2022-01-26 | A69348 | 1 | 중탄소 | SCR435B | 연주종료 | Al 탈산 | B | 33 | 25 | 0 | 83.05 | A | A | A |  | 1 | 1 |  | 1530 | 1552 | 5800 |  |  | 5800 | 58.2 | 12 | 99663 | 1604 |  | Y | 41 | 33 | [7 empty] | 조관훈 | 2 |  |  |  |  | Y |  | 155.4 |  | 155.58 | 0 | A |  | 1604 | 3 | 0.21 | 1561 | 1.08 | 66 | 0 | 506 | 8:26 | 16 | 16 | 16 | 0 |  | 0 |  | 400 | AR | 2022-01-26 15:51 | 2022-01-26 17:44 | 39 | 2022-01-26 15:50 | 40 |  |  |  |  | N |  |  |  | Y | [5 empty] | 96.02 | 87.91 | [23 empty] | 32.83 | 0 | A | [9 empty] | 1475 | 38 | 1178 | 52 | 0 | 173 | 0 | 598 | 0 | 399 | 0 | 0 | 57 | 29
2022-01-26 | B68731 | 2 | 중탄소 | SCM440 |  | Al 탈산 | B | 18 | 42 | 51650 | 98.47 | A | A |  | A | 1 |  | 1 | 1540 | 1535 | 7100 |  |  | 7100 | 45.56 | 19 | 155842 | 1631 |  | Y | 42 | 38 | [7 empty] | 박용우 | 2 | [6 empty] | 98.75 | 12-4 | 0 | 195.39 | A |  | 1614 | 1 | 0.28 | 1559 | 1.26 | 63 | 29 | 263 | 4:23 | 15 | 15 | 0 | 109 |  | 58.16 | 0 | 0 | N2 | 2022-01-26 16:13 | 2022-01-26 16:39 | 26 | 2022-01-26 15:51 | 48 |  |  |  |  | N | [7 empty] | 4 | 4.5 | 0 | 13.86 | [20 empty] | 0.95 |  |  | 0.39 | 0.39 | A | [9 empty] | 1286 | 0 | 87 | 30 | 0 | 207 | 0 | 790 | 0 | 206 | 0 | 0 | 0 | 5 |  |  | 6
2022-01-26 | A69349 | 1 | 고탄소 | P-STB3D | 연주시작 | Si 탈산 | B | 31 | 58 | 53300 | 327.8 | A | A | A |  | 1 | 2 |  | 1520 | 1557 | 13200 |  |  | 13200 | 164.22 | 10 | 80378 | 1603 |  | Y | 279 | 73 | 출강후 MO OVER로 강종변경작업후 TI OVER로 A69350 히트와 1/2합탕 작업 | [6 empty] | 조관훈 | 2 |  |  |  |  | Y |  | 100.2 | 12-3 | 350.12 | 134.2 | A |  | 0 | 3 | 0.19 | 1549 | -34.42 | 99 | 56 | 266 | 4:26 | 30 | 26 | 18 | 0 |  | 0 |  | 600 | AR | 2022-01-26 20:57 | 2022-01-26 21:09 | 14 | 2022-01-26 20:54 | 17 |  |  |  |  | Y |  |  |  | Y | [5 empty] | 154.7 | 78.06 | [19 empty] | 1.94 |  |  |  | 0.99 | 0 | A |  |  | 10.257 | 27.802 | 47.851 | 0.126 | 4.665 | 1.721 | 1502.77 | 0 | 2402 | 0 | 1719 | 0 | 129 | 0 | 1488 | 0 | 1391 | 0 | 0 | 651 | 127 |  |  |  |  | 1
2022-01-26 | B68732 | 2 | 중탄소 | SCM440HF |  | Al 탈산 | B | 11 | 76 | 49050 | 97.2 | A | A |  | A | 1 |  | 1 | 1540 | 1539 | 7000 |  |  | 7000 | 164.47 | 5 | 42560 | 1635 |  | Y | 44 | 35 | [7 empty] | 박용우 | 2 | [6 empty] | 97.85 | 11-7 | 131.97 | 16.64 | A |  | 1622 | 1 | 0.23 | 1550 | 2.09 | 57 | 29 | 222 | 3:42 | 18 | 20 | 0 | 110 |  | 34.81 | 0 | 0 | AR | 2022-01-26 17:14 | 2022-01-26 17:45 | 31 | 2022-01-26 16:52 | 52 |  |  |  |  | N | [7 empty] | 2 | 5 | 19.2 | 0 | [20 empty] | 0.35 |  |  | 0.15 | 0.15 | A | [9 empty] | 1344 | 0 | 0 | 25 | 0 | 158 | 0 | 497 | 0 | 205 | 0 | 0 | 0 | 0
2022-01-26 | B68733 | 2 | 중탄소 | SCM440HF |  | Al 탈산 | B | 6 | 44 | 50300 | 92.15 | A | A |  | A | 1 |  | 1 | 1540 | 1537 | 6800 |  |  | 6800 | 73.14 | 11 | 92977 | 1628 |  | Y | 43 | 36 | [7 empty] | 박용우 | 2 | [8 empty] | 250.39 | 0 | A |  | 1615 | 1 | 0.23 | 1557 | 1.42 | 64 | 26 | 210 | 3:30 | 18 | 22 | 0 | 111 | 40 | 43.16 | 0 | 0 | AR | 2022-01-26 18:06 | 2022-01-26 18:51 | 45 | 2022-01-26 17:54 | 57 |  |  |  |  | N | [7 empty] | 2 | 5 | 22.04 | 0 | [20 empty] | 0.74 |  |  | 0.15 | 0.15 | A | [9 empty] | 1370 | 0 | 186 | 35 | 0 | 175 | 0 | 504 | 0 | 207 | 0 | 0 | 0 | 10 |  |  | 6
2022-01-26 | B68734 | 2 | 중탄소 | SCM440HF | TUNDISH교체전 | Al 탈산 | B | 21 | 63 | 47700 | 88.98 | A | A |  | A | 1 |  | 1 | 1540 | 1541 | 7400 |  |  | 7400 | 82.64 | 14 | 89540 | 1651 |  | Y | 42 | 37 | [7 empty] | 박용우 | 2 | [6 empty] | 102.4 | 12-4 | 166.01 | 0 | A |  | 1623 | 1 | 0.23 | 1573 | 1.1 | 80 | 38 | 176 | 2:56 | 18 | 18 | 0 | 112 |  | 34.51 | 0 | 0 | AR | 2022-01-26 19:02 | 2022-01-26 19:57 | 55 | 2022-01-26 18:55 | 62 |  |  |  |  | N | [7 empty] | 1 | 5 | 11.71 | 0 | [20 empty] | 0.78 |  |  | 0.06 | 0.06 | A | [9 empty] | 1359 | 0 | 200 | 0 | 0 | 175 | 0 | 503 | 0 | 206 | 0 | 0 | 0 | 17 |  |  | 6
2022-01-26 | B68735 | 2 | 중탄소 | SNCM439P | TUNDISH교체 | Al 탈산 | B | 33 | 26 | 52050 | 98.78 | A | A |  | A | 1 |  | 1 | 1540 | 1536 | 9700 |  |  | 9700 | 104.22 | 11 | 93071 | 1663 |  | Y | 52 | 48 | [7 empty] | 박용우 | 2 | [6 empty] | 102.55 | 13-2 | 177.8 | 0 | A |  | 1644 | 1 | 0.24 | 1585 | 1.45 | 98 | 46 | 231 | 3:51 | 16 | 20 | 0 | 113 |  | 34.65 | 0 | 0 | AR | 2022-01-26 20:30 | 2022-01-26 21:25 | 55 | 2022-01-26 20:20 | 65 |  |  |  |  | N | [7 empty] | 1 | 4 | 11.4 | 0 | [16 empty] | 0.7 |  |  | 1.78 |  |  |  | 0.07 | 0.07 | A | [9 empty] | 1048 | 0 | 170 | 24 | 0 | 52 | 0 | 957 | 0 | 310 | 0 | 0 | 51 | 22 |  |  | 9 |  | 1
2022-01-26 | A69350 | 1 | 고탄소 | P-STB3D |  | Si 탈산 | B | 18 | 43 | 52200 | 98.25 | A | A | A |  | 1 | 1 |  | 1520 | 1531 | 5700 |  |  | 5700 | 56.14 | 12 | 101532 | 1574 |  | Y | 53 | 33 | [7 empty] | 조관훈 | 2 | [6 empty] | 106.75 | 13-2 | 148.23 | 0 | A |  | 1574 | 3 | 0.18 | 1522 | 1.18 | 72 | 42 | 262 | 4:22 | 30 | 25 | 19 | 0 |  | 0 |  | 400 | AR | 2022-01-26 21:48 | 2022-01-26 22:12 | 24 | 2022-01-26 21:47 | 25 |  |  |  |  | Y |  |  |  | Y | [5 empty] | 119.8 | 82.56 | [23 empty] | 5.14 | 0 | A |  |  | 18.388 | 19.319 | 51.499 | 0.237 | 2.8 | 2.665 | 1740.97 | 0 | 1454 | 0 | 1037 | 0 | 0 | 0 | 697 | 0 | 595 | 0 | 0 | 165 | 59 |  |  |  | 0
2022-01-26 | B68736 | 2 | 중탄소 | SNCM439P | 잔강최소화전 | Al 탈산 | B | 37 | 22 | 52850 | 83.87 | A | A |  | A | 1 |  | 1 | 1540 | 1561 | 7200 |  |  | 7200 | 77.36 | 11 | 93071 | 1636 |  | Y | 43 | 38 | [7 empty] | 박용우 | 2 | [6 empty] | 103.8 | 13-4 | 176.37 | 0 | A |  | 1627 | 1 | 0.24 | 1566 | 1.47 | 79 | 43 | 196 | 3:16 | 16 | 16 | 0 | 114 | 30 | 34.35 | 0 | 0 | AR | 2022-01-26 21:28 | 2022-01-26 22:30 | 61 | 2022-01-26 21:21 | 68 |  |  |  |  | N | [7 empty] | 1 | 4.5 | 11.71 | 0 | [23 empty] | 0.05 | 0.05 | A | [9 empty] | 1134 | 0 | 183 | 15 | 0 | 51 | 0 | 553 | 0 | 208 | 0 | 0 | 0 | 7 |  |  | 9
2022-01-26 | B68737 | 2 | 중탄소 | AE4330VM2 | 잔강최소화 | Al 탈산 | B | 19 | 51 | 51800 | 112.02 | A | C |  | C | 1 |  | 1 | 1540 | 1541 | 11700 |  |  | 11700 | 118.79 | 14 | 98494 | 1634 |  | Y | 63 | 57 | [7 empty] | 박용우 | 2 | [6 empty] | 106.6 | 12-10 | 273.44 | 0 | A |  | 1634 | 1 | 0.32 | 1567 | 1.67 | 74 | 9 | 395 | 6:35 | 18 | 18 | 0 | 115 |  | 49.42 | 0 | 0 | AR | 2022-01-26 23:01 | 2022-01-26 23:50 | 49 | 2022-01-26 22:50 | 60 | [12 empty] | 3 |  | 13.61 | 0 | [20 empty] | 1.14 |  |  | 0.14 | 0.14 | A | [9 empty] | 1435 | 0 | 906 | 293 | 0 | 231 | 0 | 1395 | 0 | 414 | 0 | 0 | 186 | 33 |  |  | 15
2022-01-26 | A69351 | 1 | 고탄소 | P-STB3D |  | Si 탈산 | B | 6 | 45 | 50400 | 83.82 | A | A | C |  | 1 | 1 |  | 1520 | 1548 | 5700 |  |  | 5700 | 67.37 | 10 | 84610 | 1560 | 340 | Y | 44 | 32 | [7 empty] | 조관훈 | 2 |  |  |  |  | Y |  | 104.15 | 12-9 | 204.33 | 0 | A |  | 1557 | 3 | 0.21 | 1520 | 0.93 | 70 | 30 | 283 | 4:43 | 30 | 25 | 20 | 0 |  | 0 |  | 400 | AR | 2022-01-26 22:36 | 2022-01-26 23:19 | 43 | 2022-01-26 22:35 | 44 |  |  |  |  | Y |  |  |  | Y | [5 empty] | 116.78 | 53.84 | [23 empty] | 6.17 | 0 | B |  |  | 18.603 | 17.584 | 51.47 | 0.207 | 2.766 | 2.927 | 1757.49 | 0 | 56 | 773 | 658 | 0 | 0 | 0 | 1098 | 0 | 915 | 0 | 0 | 192 | 24 |  |  |  | 0
2022-01-26 | A69352 | 1 | 고탄소 | P-STB3D |  | Si 탈산 | B | 16 | 7 | 53700 | 85.22 | C | C | C |  | 1 | 1 |  | 1520 | 1537 | 6300 |  |  | 6300 | 62.05 | 12 | 101532 | 1565 |  | Y | 43 | 35 | [7 empty] | 이호남 | 2 |  | Y |  |  |  |  | 103.45 | 13-8 | 187.11 | 0 | A |  | 1561 | 3 | 0.2 | 1513 | 1.17 | 63 | 18 | 255 | 4:15 | 30 | 25 | 21 | 0 |  | 0 |  | 300 | AR | 2022-01-26 23:50 | 2022-01-27 00:21 | 30 | 2022-01-26 23:48 | 32 |  |  |  |  | Y |  |  |  | Y | [5 empty] | 97.37 | 66.01 | [23 empty] | 0.01 | 0 | A |  |  | 15.62 | 17.873 | 55.313 | 0.114 | 3.541 | 3.094 | 1685.92 | 0 | 32 | 300 | 864 | 0 | 0 | 0 | 746 | 0 | 551 | 0 | 0 | 95 | 55
2022-01-26 | B68738 | 2 | 중탄소 | AE4330VM2 |  | Al 탈산 | B | 11 | 77 | 49150 | 117.65 | C | C |  | C | 1 |  | 1 | 1540 | 1548 | 10400 |  |  | 10400 | 114.08 | 12 | 91164 | 1636 |  | Y | 61 | 53 | [7 empty] | 추창도 | 2 |  |  |  |  | Y |  |  |  | 474.77 | 0 | A |  | 1633 | 1 | 0.28 | 1565 | 1.25 | 72 | 36 | 681 | 11:21 | 18 | 18 | 0 | 116 | 20 | 24.8 | 0 | 0 | AR | 2022-01-27 00:35 | 2022-01-27 00:58 | 23 | 2022-01-27 00:22 | 35 | [12 empty] | 6 |  | 9.28 | 0 | [20 empty] | 1.43 |  |  | 0.37 | 0.37 | A | [9 empty] | 1466 | 0 | 1112 | 36 | 0 | 408 | 0 | 1392 | 0 | 520 | 0 | 0 | 243 | 57 |  |  | 9
2022-01-26 | A69353 | 1 | 고탄소 | P-STB3D |  | Si 탈산 | B | 33 | 27 | 52100 | 82.65 | C | C | C |  | 1 | 1 |  | 1520 | 1552 | 5900 |  |  | 5900 | 58.11 | 12 | 101532 | 1551 |  | Y | 41 | 37 | [7 empty] | 이호남 | 2 |  | Y |  |  |  |  | 107.75 | 13-7 | 263.15 | 0 | A |  | 1551 | 3 | 0.2 | 1519 | 0.8 | 69 | 30 | 276 | 4:36 | 30 | 25 | 22 | 0 |  | 0 |  | 400 | AR | 2022-01-27 00:58 | 2022-01-27 01:26 | 28 | 2022-01-27 00:56 | 30 |  |  |  |  | Y |  |  |  | Y | [5 empty] | 120.38 | 56.91 | [23 empty] | 0.02 | 0 | A |  |  | 18.348 | 17.351 | 53.546 | 0.159 | 2.918 | 3.086 | 1772.46 | 0 | 53 | 273 | 1118 | 0 | 0 | 0 | 967 | 0 | 550 | 0 | 0 | 193 | 34
2022-01-26 | B68739 | 2 | 중탄소 | AE4330VM2 |  | Al 탈산 | B | 21 | 64 | 47750 | 115.15 | C | C |  | C | 1 |  | 1 | 1540 | 1544 | 9400 |  |  | 9400 | 95.42 | 13 | 98507 | 1629 |  | Y | 53 | 48 | [15 empty] | 107.45 | 12-9 | 314.81 | 0 | A |  | 1625 | 1 | 0.31 | 1543 | 1.51 | 50 | 25 | 621 | 10:21 | 18 | 18 | 0 | 117 |  | 69.15 | 0 | 0 | AR | 2022-01-27 01:57 | 2022-01-27 02:10 | 13 | 2022-01-27 01:36 | 34 | [12 empty] | 6 |  | 18.13 | 0 | [20 empty] | 0.76 |  |  | 0.35 | 0.35 | A | [9 empty] | 1594 | 0 | 1099 | 32 | 0 | 443 | 0 | 1206 | 0 | 413 | 0 | 0 | 255 | 45 |  |  | 11
2022-01-26 | A69354 | 1 | 고탄소 | P-STB3D |  | Si 탈산 | B | 18 | 44 | 52200 | 83.97 | C | C | C |  | 1 | 1 |  | 1520 | 1532 | 6600 |  |  | 6600 | 65 | 12 | 101532 | 1549 |  | Y | 44 | 40 | [15 empty] | 108.15 | 13-4 | 316.72 | 0 | A |  | 1558 | 3 | 0.21 | 1520 | 0.97 | 70 | 31 | 304 | 5:04 | 30 | 25 | 23 | 0 |  | 0 |  | 400 | AR | 2022-01-27 02:02 | 2022-01-27 02:35 | 33 | 2022-01-27 02:01 | 34 |  |  |  |  | Y |  |  |  | Y | [5 empty] | 122.03 | 48.96 | [23 empty] | 2.78 | 0 | A |  |  | 19.474 | 17.041 | 52.393 | 0.134 | 2.69 | 3.074 | 1788.41 | 0 | 41 | 230 | 1040 | 0 | 0 | 0 | 970 | 0 | 547 | 0 | 0 | 194 | 54 |  |  |  | 0
2022-01-26 | B68740 | 2 | 중탄소 | AE4330VM2 |  | Al 탈산 | B | 19 | 52 | 50450 | 118.7 | C | C |  | C | 1 |  | 1 | 1540 | 1535 | 10900 |  |  | 10900 | 110.51 | 13 | 98630 | 1623 |  | Y | 71 | 52 | 31번레들 19번레들로 교체. 작업지연. | [6 empty] | 추창도 | 2 | [6 empty] | 100.25 | 12-4 | 208.74 | 0 | A |  | 1615 | 1 | 0.31 | 1545 | 1.58 | 52 | 24 | 246 | 4:06 | 18 | 18 | 0 | 118 | 50 | 49.8 | 0 | 0 | AR | 2022-01-27 03:14 | 2022-01-27 03:24 | 10 | 2022-01-27 03:04 | 20 | [12 empty] | 2 |  | 13.32 | 0 | [20 empty] | 0.82 |  |  | 0.15 | 0.15 | A | [9 empty] | 1522 | 0 | 1061 | 41 | 0 | 312 | 0 | 1104 | 0 | 418 | 0 | 0 | 202 | 68 |  |  | 6
2022-01-26 | A69355 | 1 | 고탄소 | P-STB3D |  | Si 탈산 | B | 6 | 46 | 49800 | 84.68 | C | C | C |  | 1 | 1 |  | 1520 | 1532 | 6600 |  |  | 6600 | 65 | 12 | 101532 | 1547 |  | Y | 42 | 38 | [7 empty] | 이호남 | 2 |  | Y |  |  |  |  | 108.95 | 13-4 | 215.07 | 0 | A |  | 1550 | 3 | 0.2 | 1515 | 0.85 | 65 | 28 | 251 | 4:11 | 30 | 25 | 24 | 0 |  | 0 |  | 400 | AR | 2022-01-27 03:08 | 2022-01-27 03:42 | 33 | 2022-01-27 03:08 | 34 |  |  |  |  | Y |  |  |  | Y | [5 empty] | 118.98 | 66.76 | [23 empty] | 5.25 | 0 | B |  |  | 15.547 | 16.297 | 55.085 | 0.148 | 3.543 | 3.38 | 1687.5 | 0 | 66 | 266 | 1034 | 0 | 0 | 0 | 1000 | 0 | 703 | 0 | 0 | 267 | 60 |  |  |  | 0
2022-01-26 | B68741 | 2 | 중탄소 | AE4330VM2 |  | Al 탈산 | B | 31 | 60 | 50200 | 98.1 | C | C |  | C | 1 |  | 1 | 1540 | 1550 | 9100 |  |  | 9100 | 79.49 | 16 | 114486 | 1632 |  | Y | 48 | 44 | [7 empty] | 추창도 | 2 |  |  |  |  | Y |  |  |  | 272.83 | 0 | A |  | 1620 | 1 | 0.32 | 1560 | 1.29 | 67 | 32 | 326 | 5:26 | 18 | 18 | 0 | 119 |  | 32.39 | 0 | 0 | AR | 2022-01-27 04:25 | 2022-01-27 04:32 | 7 | 2022-01-27 04:16 | 16 | [12 empty] | 2 |  | 10.1 | 0 | [20 empty] | 0.73 |  |  | 0.14 | 0.14 | A | [9 empty] | 1641 | 0 | 1197 | 37 | 0 | 379 | 0 | 1206 | 0 | 414 | 0 | 0 | 203 | 68 |  |  | 11
2022-01-26 | A69356 | 1 | 고탄소 | P-STB3D |  | Si 탈산 | B | 16 | 8 | 54300 | 86.27 | C | C | C |  | 1 | 1 |  | 1520 | 1534 | 6500 |  |  | 6500 | 64.02 | 12 | 101532 | 1552 |  | Y | 45 | 40 | [7 empty] | 이호남 | 2 |  | Y |  |  |  |  | 102.1 | 13-6 | 239.77 | 0 | A |  | 1553 | 3 | 0.2 | 1510 | 1.05 | 60 | 22 | 265 | 4:25 | 30 | 25 | 25 | 0 |  | 0 |  | 350 | AR | 2022-01-27 04:18 | 2022-01-27 04:47 | 29 | 2022-01-27 04:18 | 30 |  |  |  |  | Y |  |  |  | Y | [5 empty] | 109.82 | 63.05 | [23 empty] | 8.04 | 0 | A |  |  | 17.881 | 16.784 | 53.794 | 0.141 | 3.008 | 3.205 | 1750.89 | 0 | 34 | 266 | 1032 | 0 | 0 | 0 | 970 | 0 | 697 | 0 | 0 | 195 | 128 |  |  |  | 0
2022-01-26 | B68742 | 2 | 중탄소 | AE4330VM2 |  | Al 탈산 | B | 11 | 78 | 48700 | 103.58 | C | C |  |  | 1 |  | 1 | 1540 | 1542 | 8800 |  |  | 8800 | 89.67 | 12 | 98136 | 1616 |  | Y | 51 | 44 | [7 empty] | 추창도 | 2 |  |  |  |  | Y |  | 108.7 | 12-7 | 330.71 | 0 | A |  |  | 1 | 0.34 | 1549 |  | 56 | 22 | 329 | 5:29 | 18 | 18 |  |  |  | 0 | 0 |  | AR | 2022-01-27 05:40 | 2022-01-27 05:53 | 12 | 2022-01-27 05:32 | 21 | [12 empty] | 2 |  | 0.12 | 0 | [20 empty] | 0.94 |  |  | 0.17 | 0.17 | A | [9 empty] | 1556 | 0 | 1013 | 47 | 0 | 505 | 0 | 1985 | 0 | 620 | 0 | 0 | 283 | 68 |  |  | 4
2022-01-26 | A69357 | 1 | 고탄소 | P-STB3D |  | Si 탈산 | B | 33 | 28 | 52200 | 79.58 | C | C | C |  | 1 | 1 |  | 1520 | 1541 | 6000 |  |  | 6000 | 59.09 | 12 | 101532 | 1554 |  | Y | 41 | 35 | [7 empty] | 이호남 | 2 |  | Y |  |  |  |  | 112 | 14-2 | 276.83 | 0 | A |  | 1553 | 3 | 0.2 | 1514 | 1 | 64 | 27 | 273 | 4:33 | 30 | 25 | 26 | 0 |  | 0 |  | 400 | AR | 2022-01-27 05:22 | 2022-01-27 05:53 | 31 | 2022-01-27 05:21 | 32 |  |  |  |  | Y |  |  |  | Y | [5 empty] | 119.95 | 51.04 | [23 empty] | 10.6 | 0 | A |  |  | 18.573 | 16.681 | 51.555 | 0.2 | 2.775 | 3.09 | 1757.49 | 0 | 75 | 294 | 1146 | 0 | 0 | 0 | 753 | 0 | 552 | 0 | 0 | 160 | 55 |  |  |  | 0
2022-01-26 | A69358 | 1 | 고탄소 | P-STB3D |  | Si 탈산 | B | 18 | 45 | 52400 | 81.8 | C | C | D |  | 1 | 1 |  | 1520 | 1537 | 5900 |  |  | 5900 | 58.11 | 12 | 101532 | 1555 |  | Y | 40 | 34 | [7 empty] | 이호남 | 2 | [6 empty] | 104.1 | 12-9 | 118.45 | 0 | A |  | 1555 | 3 | 0.2 | 1520 | 0.85 | 70 | 32 | 257 | 4:17 | 30 | 25 | 27 | 0 |  | 0 |  | 400 | AR | 2022-01-27 06:26 | 2022-01-27 07:02 | 36 | 2022-01-27 06:25 | 37 |  |  |  |  | Y |  |  |  | Y | [5 empty] | 120.01 | 66.27 | [23 empty] | 11.97 | 0 | A |  |  | 18.452 | 16.908 | 53.997 | 0.109 | 2.926 | 3.193 | 1772.46 | 0 | 37 | 229 | 1109 | 0 | 0 | 0 | 751 | 0 | 552 | 0 | 0 | 96 | 54 |  |  |  | 0
2022-01-26 | B68743 | 2 | 중탄소 | AE4330VM2 |  | Al 탈산 | B | 21 | 65 | 48100 | 98.77 | C | D |  | D | 1 |  | 1 | 1540 | 1540 | 9400 |  |  | 9400 | 95.79 | 12 | 98136 | 1611 |  | Y | 53 | 46 | [15 empty] | 106.4 | 12-7 | 320.81 | 0 | A |  | 1605 | 1 | 0.42 | 1544 | 0 | 51 | 20 | 255 | 4:15 | 18 | 19 | 0 | 121 |  | 77 | 0 | 0 | AR | 2022-01-27 06:51 | 2022-01-27 07:06 | 15 | 2022-01-27 06:41 | 25 |  |  |  |  | Y | [7 empty] | 2 | 5 | 19.5 | 0 | [20 empty] | 0.77 |  |  | 0.1 | 0.1 | B | [9 empty] | 1596 | 0 | 1218 | 43 | 0 | 317 | 0 | 1198 | 0 | 412 | 0 | 0 | 296 | 38 |  |  | 6
2022-01-27 | A69359 | 1 | 고탄소 | P-STB3D |  | Si 탈산 | B | 6 | 47 | 50400 | 85.75 | D | D | D |  | 1 | 1 |  | 1520 | 1543 | 5600 |  |  | 5600 | 55.16 | 12 | 101532 | 1558 |  | Y | 42 | 31 | [7 empty] | 김덕진 | 2 |  |  | Y |  | N |  | 109 | 13-4 | 326.87 | 0 | A |  | 1558 | 3 | 0.2 | 1517 | 0.95 | 67 | 31 | 285 | 4:45 | 30 | 25 | 28 | 0 |  | 0 |  | 400 | AR | 2022-01-27 07:36 | 2022-01-27 08:08 | 32 | 2022-01-27 07:34 | 34 |  |  |  |  | Y |  |  |  | Y | [5 empty] | 121.05 | 73.2 | [23 empty] | 13.82 | 0 | B |  |  | 18.719 | 17.753 | 51.379 | 0.177 | 2.744 | 2.894 | 1740.97 | 0 | 36 | 1356 | 53 | 0 | 0 | 0 | 497 | 0 | 398 | 0 | 0 | 0 | 78 |  |  |  | 0
2022-01-27 | B68744 | 2 | 중탄소 | AE4330VM2 |  | Al 탈산 | B | 19 | 53 | 51050 | 91.52 | D | D |  | D | 1 |  | 1 | 1540 | 1551 | 8100 |  |  | 8100 | 83.76 | 12 | 96704 | 1608 |  | Y | 45 | 42 | [7 empty] | 김규완 | 2 | [6 empty] | 107.35 | 13-1 | 96.32 | 0 | A |  | 1607 | 1 | 0.34 | 1545 | 1.54 | 52 | 20 | 213 | 3:33 | 18 | 19 | 0 | 122 |  | 48.61 | 0 | 0 | AR | 2022-01-27 07:56 | 2022-01-27 08:17 | 21 | 2022-01-27 07:44 | 33 |  |  |  |  | Y | [7 empty] | 2 | 4.5 | 12.71 | 0 | [20 empty] | 0.84 |  |  | 0.11 | 0.11 | A | [9 empty] | 1554 | 0 | 705 | 21 | 0 | 273 | 0 | 1191 | 0 | 206 | 0 | 0 | 99 | 62 |  |  | 6
2022-01-27 | A69360 | 1 | 고탄소 | P-STB3D |  | Si 탈산 | B | 16 | 9 | 53900 | 85.03 | D | D | D |  | 1 | 1 |  | 1520 | 1562 | 4800 |  |  | 4800 | 56.73 | 10 | 84610 | 1548 |  | Y | 40 | 27 | [7 empty] | 김덕진 | 2 |  | Y |  |  | N |  | 98.25 | 13-1 | 208.99 | 0 | A |  | 1548 | 3 | 0.2 | 1514 | 0.77 | 64 | 27 | 240 | 4:00 | 30 | 26 | 29 | 0 |  | 0 |  | 400 | AR | 2022-01-27 08:51 | 2022-01-27 09:16 | 25 | 2022-01-27 08:49 | 27 |  |  |  |  | Y |  |  |  | Y | [5 empty] | 144.52 | 42.45 | [23 empty] | 0.02 | 0 | B |  |  | 17.803 | 18.74 | 50.68 | 0.205 | 2.846 | 2.704 | 1710.96 | 0 | 0 | 1222 | 11 | 0 | 68 | 0 | 549 | 0 | 449 | 0 | 0 | 0 | 84
2022-01-27 | B68745 | 2 | 중탄소 | AE4330VM2 | 잔강최소화전 | Al 탈산 | B | 31 | 61 | 51300 | 103.4 | D | D |  | D | 1 |  | 1 | 1540 | 1556 | 8700 |  |  | 8700 | 86.86 | 14 | 100165 | 1611 |  | Y | 46 | 43 | [7 empty] | 김규완 | 2 | [6 empty] | 110.7 | 13-2 | 155.83 | 0 | A |  | 1615 | 1 | 0.32 | 1551 | 1.24 | 58 | 31 | 218 | 3:38 | 18 | 19 | 0 | 123 |  | 98.57 | 0 | 0 | AR | 2022-01-27 09:18 | 2022-01-27 09:28 | 9 | 2022-01-27 09:03 | 25 |  |  |  |  | Y | [7 empty] | 2 | 4 | 27.64 | 0 | [20 empty] | 0.76 |  |  | 0.14 | 0.14 | A | [9 empty] | 1674 | 0 | 763 | 21 | 0 | 266 | 0 | 1187 | 0 | 203 | 0 | 0 | 155 | 34 |  |  | 4
2022-01-27 | A69361 | 1 | 고탄소 | P-STB3D |  | Si 탈산 | B | 33 | 29 | 51000 | 81.75 | D | D | D |  | 1 | 1 |  | 1520 | 1544 | 5900 |  |  | 5900 | 58.11 | 12 | 101532 | 1559 |  | Y | 43 | 33 | [7 empty] | 김덕진 | 2 |  | Y |  |  | N |  | 107.25 | 13-6 | 2.67 | 0 | A |  | 1559 | 3 | 0.19 | 1523 | 0.92 | 73 | 33 | 237 | 3:57 | 30 | 25 | 30 | 0 |  | 0 |  | 400 | AR | 2022-01-27 09:46 | 2022-01-27 10:18 | 32 | 2022-01-27 09:46 | 32 |  |  |  |  | Y |  |  |  | Y | [5 empty] | 123.63 | 48.83 | [23 empty] | 1.16 | 0 | A |  |  | 15.909 | 19.992 | 50.467 | 0.265 | 3.172 | 2.524 | 1651.68 | 0 | 25 | 1334 | 35 | 0 | 106 | 0 | 743 | 0 | 494 | 0 | 0 | 53 | 43
2022-01-27 | B68746 | 2 | 중탄소 | 34CRNIMO6M | 잔강최소화 | Al 탈산 | B | 11 | 79 | 48500 | 95.65 | D | D |  | D | 1 |  | 1 | 1540 | 1549 | 9000 |  |  | 9000 | 98.34 | 12 | 91520 | 1639 |  | Y | 47 | 43 | [7 empty] | 김규완 | 2 |  |  |  |  | Y |  | 99.2 | 11-8 | 280.67 | 0 | A |  | 1638 | 1 | 0.3 | 1569 | 0 | 77 | 26 | 229 | 3:49 | 18 | 19 | 0 | 124 |  | 91.64 | 0 | 0 | AR | 2022-01-27 10:14 | 2022-01-27 10:58 | 44 | 2022-01-27 10:02 | 56 |  |  |  |  | N | [7 empty] | 2 | 5 | 20.71 | 0 | [20 empty] | 0.66 |  |  | 0.16 | 0.16 | A | [9 empty] | 2299 | 0 | 234 | 0 | 0 | 226 | 0 | 496 | 0 | 204 | 0 | 0 | 135 | 47
2022-01-27 | A69362 | 1 | 고탄소 | P-STB3D | TUNDISH교체전 | Si 탈산 | B | 37 | 23 | 53900 | 87.45 | D | D | D |  | 1 | 1 |  | 1520 | 1538 | 7100 |  |  | 7100 | 77.16 | 12 | 92016 | 1569 |  | Y | 50 | 41 | [7 empty] | 김덕진 | 2 |  |  | Y | [5 empty] | 283.06 | 0 | A |  | 1569 | 3 | 0.2 | 1529 | 1.11 | 79 | 38 | 244 | 4:04 | 30 | 25 | 31 | 0 |  | 0 |  | 400 | AR | 2022-01-27 11:07 | 2022-01-27 11:25 | 18 | 2022-01-27 11:07 | 18 |  |  |  |  | Y |  |  |  | Y | [5 empty] | 117.49 | 40.15 | [23 empty] | 2.83 | 0 | A | [9 empty] | 0 | 0 | 1399 | 28 | 0 | 96 | 0 | 809 | 0 | 449 | 0 | 0 | 196 | 32
2022-01-27 | B68747 | 2 | 중탄소 | 34CRNIMO6M |  | Al 탈산 | B | 21 | 66 | 47850 | 97.23 | D | D |  | D | 1 |  | 1 | 1540 | 1537 | 9000 |  |  | 9000 | 97.21 | 11 | 92585 | 1621 |  | Y | 49 | 45 | [7 empty] | 김규완 | 2 |  |  |  |  | Y |  | 98.45 | 11-10 | 272.52 | 0 | A |  | 1625 | 1 | 0.34 | 1558 | 1.56 | 66 | 34 | 206 | 3:26 | 18 | 19 | 0 | 125 |  | 169.72 | 0 | 0 | AR | 2022-01-27 11:33 | 2022-01-27 12:02 | 29 | 2022-01-27 11:23 | 39 |  |  |  |  | N | [7 empty] | 3 | 5 | 41.31 | 0 | [20 empty] | 0.64 |  |  | 0.41 | 0.41 | A | [9 empty] | 2360 | 0 | 283 | 11 | 0 | 226 | 0 | 496 | 0 | 204 | 0 | 0 | 101 | 49
2022-01-27 | A69363 | 1 | 고탄소 | STB2 | TUNDISH교체 | Al 탈산 | B | 6 | 48 | 50300 | 89.05 | D | D | D |  | 1 | 1 |  | 1520 | 1531 | 7200 |  |  | 7200 | 85.1 | 10 | 84610 | 1581 |  | Y | 48 | 40 | [7 empty] | 김덕진 | 2 |  |  | Y |  | N |  |  |  | 302.49 | 0 | A |  | 1589 | 3 | 0.2 | 1550 | 0.95 | 94 | 23 | 242 | 4:02 | 25 | 25 | 32 | 0 |  | 0 |  | 550 | AR | 2022-01-27 12:10 | 2022-01-27 12:54 | 47 | 2022-01-27 12:09 | 48 |  |  |  |  | Y |  |  |  | Y | [5 empty] | 146.6 | 65.59 | [19 empty] | 1.85 |  |  |  | 4.17 | 0 | A | [9 empty] | 0 | 0 | 204 | 0 | 0 | 147 | 0 | 596 | 0 | 492 | 0 | 0 | 96 | 44 |  |  |  |  | 1
2022-01-27 | B68748 | 2 | 중탄소 | 34CRNIMO6M |  | Al 탈산 | B | 19 | 54 | 50600 | 103.68 | D | D |  | D | 1 |  | 1 | 1540 | 1535 | 8500 |  |  | 8500 | 82.06 | 13 | 103586 | 1637 |  | Y | 46 | 42 | [7 empty] | 김규완 | 2 |  |  |  |  | Y |  | 96.8 | 11-10 | 250.34 | 0 | A |  | 1629 | 1 | 0.34 | 1560 | 1.64 | 68 | 31 | 194 | 3:14 | 18 | 21 | 0 | 126 |  | 142.69 | 0 | 0 | AR | 2022-01-27 12:44 | 2022-01-27 13:12 | 28 | 2022-01-27 12:22 | 50 |  |  |  |  | N | [7 empty] | 8 | 4.5 | 40.45 | 0 | [20 empty] | 0.47 |  |  | 0.31 | 0.31 | B | [9 empty] | 2325 | 0 | 269 | 0 | 0 | 275 | 0 | 798 | 0 | 204 | 0 | 0 | 189 | 5
2022-01-27 | A69364 | 1 | 고탄소 | STB2 |  | Al 탈산 | B | 16 | 10 | 53900 | 82 | D | D | D |  | 1 | 1 |  | 1520 | 1552 | 5000 |  |  | 5000 | 49.25 | 12 | 101532 | 1556 |  | Y | 45 | 29 | [7 empty] | 김덕진 | 2 |  | Y |  |  |  |  | 99.95 | 13-3 | 206.62 | 0 | A |  | 1556 | 3 | 0.19 | 1519 | 1 | 63 | 23 | 262 | 4:22 | 25 | 25 | 33 | 0 |  | 0 |  | 400 | AR | 2022-01-27 13:11 | 2022-01-27 14:01 | 50 | 2022-01-27 13:11 | 50 |  |  |  |  | Y |  |  |  | Y | [5 empty] | 119.51 | 42.82 | [20 empty] | 1.024 |  |  | 5.43 | 0 | A | [9 empty] | 0 | 39 | 165 | 9 | 0 | 129 | 0 | 751 | 0 | 494 | 0 | 0 | 107 | 74
2022-01-27 | B68749 | 2 | 중탄소 | 34CRNIMO6M | TUNDISH교체전 | Al 탈산 | B | 31 | 62 | 50600 | 90.62 | D | D |  | D | 1 |  | 1 | 1540 | 1549 | 8200 |  |  | 8200 | 99.19 | 12 | 82668 | 1623 |  | Y | 45 | 41 | [7 empty] | 김규완 | 2 |  |  |  |  | Y |  | 101 | 12-3 | 262.3 | 0 | A |  | 1623 | 1 | 0.32 | 1561 | 1.54 | 69 | 32 | 232 | 3:52 | 18 | 19 | 0 | 127 |  | 84.76 | 0 | 0 | AR | 2022-01-27 13:38 | 2022-01-27 14:21 | 43 | 2022-01-27 13:27 | 53 |  |  |  |  | N | [7 empty] | 2 | 4.5 | 19.24 | 0 | [20 empty] | 0.64 |  |  | 0.14 | 0.14 | A | [9 empty] | 2349 | 0 | 283 | 20 | 0 | 222 | 0 | 482 | 0 | 202 | 0 | 0 | 103 | 27
2022-01-27 | A69365 | 1 | 고탄소 | STB2 |  | Al 탈산 | B | 33 | 30 | 52300 | 87.55 | D | D | A |  | 1 | 1 |  | 1520 | 1553 | 4800 |  |  | 4800 | 47.88 | 12 | 100249 | 1562 |  | Y | 44 | 28 | [7 empty] | 김덕진 | 2 |  | Y |  |  | N |  |  |  | 270.78 | 0 | A |  | 1562 | 3 | 0.19 | 1524 | 0.9 | 68 | 23 | 253 | 4:13 | 25 | 25 | 34 | 0 |  | 0 |  | 400 | AR | 2022-01-27 14:23 | 2022-01-27 15:03 | 40 | 2022-01-27 14:22 | 41 |  |  |  |  | Y |  |  |  | Y | [5 empty] | 119.26 | 70.8 | [20 empty] | 1.32 |  |  | 6.93 | 0 | A | [9 empty] | 0 | 0 | 152 | 0 | 0 | 126 | 0 | 497 | 0 | 399 | 0 | 0 | 0 | 24
2022-01-27 | B68750 | 2 | 저탄소 | SCM415 | TUNDISH교체 | Al 탈산 | B | 11 | 80 | 48350 | 107.57 | D | A |  | A | 1 |  | 1 | 1555 | 1537 | 8000 |  |  | 8000 | 82.19 | 12 | 97335 | 1696 |  | Y | 45 | 38 | [7 empty] | 김규완 | 2 | [6 empty] | 103.15 | 12-1 | 0 | 189.12 | A |  | 1645 | 1 | 0.31 | 1596 | 1.35 | 80 | 31 | 276 | 4:36 | 15 | 15 | 0 | 128 |  | 22.39 | 0 | 0 | N2 | 2022-01-27 15:14 | 2022-01-27 15:51 | 36 | 2022-01-27 14:48 | 63 |  |  |  |  | N | [7 empty] | 14 |  | 4.39 | 3.56 | 온도 낮아 극진공 15분유지 | [18 empty] | 2.05 |  |  |  | 0.84 | 0.84 | A | [9 empty] | 237 | 894 | 0 | 46 | 0 | 192 | 0 | 691 | 0 | 203 | 0 | 0 | 0 | 12 |  |  | 9 |  | 1
2022-01-27 | A69366 | 1 | 고탄소 | STB2 |  | Al 탈산 | B | 37 | 24 | 53200 | 80.45 | A | A | A |  | 1 | 1 |  | 1520 | 1572 | 5500 |  |  | 5500 | 54.17 | 12 | 101532 | 1558 |  | Y | 46 | 31 | [7 empty] | 김덕진 | 2 |  |  | Y |  |  |  | 108.7 | 13-9 | 240.51 | 0 | A |  | 1558 | 3 | 0.2 | 1519 | 1.15 | 63 | 24 | 250 | 4:10 | 25 | 25 | 35 | 0 |  | 0 |  | 400 | AR | 2022-01-27 15:35 | 2022-01-27 16:06 | 31 | 2022-01-27 15:34 | 32 |  |  |  |  | Y |  |  |  | Y | [5 empty] | 118.63 | 25.88 | [20 empty] | 0.752 |  |  | 8.46 | 0 | A | [9 empty] | 0 | 0 | 338 | 0 | 0 | 129 | 0 | 697 | 0 | 597 | 0 | 0 | 97 | 52
2022-01-27 | B68751 | 2 | 저탄소 | SCM415 |  | Al 탈산 | B | 21 | 67 | 47350 | 98.93 | A | A |  | A | 1 |  | 1 | 1555 | 1522 | 8400 |  |  | 8400 | 87.11 | 12 | 96428 | 1689 |  | Y | 46 | 41 | [7 empty] | 박용우 | 2 |  |  |  |  | Y |  | 100.55 | 12-1 | 0 | 178.31 | A |  | 1655 | 1 | 0.27 | 1570 | 1.71 | 54 | 25 | 284 | 4:44 | 15 | 18 | 0 | 129 | 30 | 59.35 | 0 | 0 | N2 | 2022-01-27 16:16 | 2022-01-27 16:45 | 29 | 2022-01-27 15:57 | 48 |  |  |  |  | N | [7 empty] | 3 | 5 | 0.43 | 23.79 | [23 empty] | 0.31 | 0.31 | A | [9 empty] | 279 | 892 | 0 | 240 | 0 | 271 | 0 | 592 | 0 | 205 | 0 | 0 | 0 | 0 |  |  | 6
2022-01-27 | A69367 | 1 | 고탄소 | STB2 |  | Al 탈산 | B | 6 | 49 | 50400 | 74.93 | A | A | A |  | 1 | 1 |  | 1520 | 1543 | 6300 |  |  | 6300 | 62.05 | 12 | 101532 | 1560 |  | Y | 41 | 31 |  |  | A69364 |  |  |  |  | 조관훈 | 2 |  | Y | [6 empty] | 217.83 | 0 | A |  | 1560 | 3 | 0.2 | 1529 | 0.97 | 73 | 31 | 245 | 4:05 | 25 | 26 | 36 | 0 |  | 0 |  | 400 | AR | 2022-01-27 16:38 | 2022-01-27 17:15 | 36 | 2022-01-27 16:36 | 39 |  |  |  |  | Y |  |  |  | Y | [5 empty] | 119.94 | 8.77 | [20 empty] | 1.15 |  |  | 0.02 | 0 | A | [9 empty] | 0 | 0 | 312 | 0 | 0 | 126 | 0 | 749 | 0 | 597 | 0 | 0 | 99 | 11
2022-01-27 | B68752 | 2 | 저탄소 | SCM415C1 |  | Al 탈산 | B | 19 | 55 | 50400 | 97.28 | A | A |  | A | 1 |  | 1 | 1555 | 1517 | 8300 |  |  | 8300 | 84.31 | 16 | 98450 | 1648 |  | Y | 47 | 40 |  |  | B68749 | 07 |  |  |  | 박용우 | 2 |  |  | Y |  |  |  | 104.7 | 12-8 | 0 | 182.28 | A |  | 1635 | 1 | 0.35 | 1577 | 1.33 | 61 | 23 | 279 | 4:39 | 15 | 15 | 0 | 130 |  | 139.79 | 0 | 0 | N2 | 2022-01-27 17:24 | 2022-01-27 17:50 | 26 | 2022-01-27 17:10 | 40 |  |  |  |  | N | [7 empty] | 6 | 4.5 | 0 | 32.07 | [20 empty] | 0.54 |  |  | 0.41 | 0.41 | A | [9 empty] | 105 | 955 | 0 | 342 | 0 | 279 | 0 | 650 | 0 | 205 | 0 | 0 | 0 | 0 |  |  | 6
2022-01-27 | A69368 | 1 | 고탄소 | STB2 |  | Al 탈산 | B | 16 | 11 | 53800 | 79.55 | A | A | A |  | 1 | 1 |  | 1520 | 1532 | 5900 |  |  | 5900 | 69.73 | 10 | 84610 | 1557 |  | Y | 41 | 34 |  |  | A69365 |  |  |  |  | 조관훈 | 2 |  | Y |  |  |  |  | 99.15 | 13-2 | 168.91 | 0 | A |  | 1557 | 3 | 0.19 | 1528 | 0.78 | 72 | 22 | 244 | 4:04 | 25 | 25 | 37 | 0 |  | 0 |  | 400 | AR | 2022-01-27 17:42 | 2022-01-27 18:19 | 37 | 2022-01-27 17:40 | 39 |  |  |  |  | Y |  |  |  | Y | [5 empty] | 119.26 | 38.6 | [20 empty] | 0.792 |  |  | 0.04 | 0 | A | [9 empty] | 0 | 0 | 231 | 0 | 0 | 128 | 0 | 1043 | 0 | 692 | 0 | 0 | 166 | 29
2022-01-27 | B68753 | 2 | 저탄소 | SCM415C1 |  | Al 탈산 | B | 31 | 63 | 50700 | 87.72 | A | A |  | A | 1 |  | 1 | 1555 | 1558 | 7000 |  |  | 7000 | 70.99 | 12 | 98600 | 1640 |  | Y | 42 | 36 | [7 empty] | 박용우 | 2 | [8 empty] | 0 | 154.59 | A |  | 1635 | 1 | 0.25 | 1575 | 1.44 | 59 | 20 | 222 | 3:42 | 15 | 15 | 0 | 131 |  | 83.34 | 0 | 0 | N2 | 2022-01-27 18:19 | 2022-01-27 18:59 | 40 | 2022-01-27 18:07 | 52 |  |  |  |  | N | [8 empty] | 4.5 | 0 | 21.49 | [20 empty] | 0.54 |  |  | 0.58 | 0.58 | A | [9 empty] | 736 | 603 | 0 | 22 | 0 | 310 | 0 | 594 | 0 | 202 | 0 | 0 | 0 | 0 |  |  | 6
2022-01-27 | A69369 | 1 | 고탄소 | STB2 |  | Al 탈산 | B | 33 | 31 | 52400 | 83.1 | A | A | A |  | 1 | 1 |  | 1520 | 1536 | 5800 |  |  | 5800 | 57.12 | 12 | 101532 | 1565 |  | Y | 40 | 32 |  |  | A69366 |  |  |  |  | 조관훈 | 2 |  |  | Y |  |  |  | 106.1 | 13-5 | 231.4 | 0 | A |  | 1565 | 3 | 0.2 | 1565 | 0 | 109 | 33 | 281 | 4:41 | 25 | 26 | 38 | 0 |  | 0 |  | 400 | AR | 2022-01-27 18:49 | 2022-01-27 19:22 | 33 | 2022-01-27 18:46 | 35 |  |  |  |  | Y |  |  |  | Y | [5 empty] | 125.35 | 52.95 | [20 empty] | 0.805 |  |  | 0.02 | 0 | A | [9 empty] | 0 | 0 | 107 | 0 | 0 | 129 | 0 | 779 | 0 | 594 | 0 | 0 | 166 | 12
2022-01-27 | B68754 | 2 | 저탄소 | SCM415C1 |  | Al 탈산 | B | 11 | 81 | 47950 | 86.12 | A | A |  | A | 1 |  | 1 | 1555 | 1543 | 7400 |  |  | 7400 | 74.3 | 12 | 99600 | 1645 |  | Y | 43 | 39 | [7 empty] | 박용우 | 2 | [6 empty] | 107.85 | 12-6 | 0 | 171.95 | A |  | 1636 | 1 | 0.31 | 1580 | 1.5 | 64 | 25 | 244 | 4:04 | 15 | 15 | 0 | 132 |  | 102.1 | 0 | 0 | N2 | 2022-01-27 19:17 | 2022-01-27 20:10 | 52 | 2022-01-27 19:07 | 62 |  |  |  |  | N | [7 empty] | 3 | 5 | 0 | 22.71 | [20 empty] | 0.51 |  |  | 0.31 | 0.31 | A | [9 empty] | 421 | 891 | 0 | 13 | 0 | 291 | 0 | 498 | 0 | 203 | 0 | 0 | 0 | 0
2022-01-27 | A69370 | 1 | 고탄소 | STB2 |  | Al 탈산 | B | 37 | 25 | 53200 | 84.98 | A | A | A |  | 1 | 1 |  | 1520 | 1561 | 5800 |  |  | 5800 | 57.12 | 12 | 101532 | 1558 |  | Y | 47 | 33 | [11 empty] | Y |  |  |  | 111.35 | 14-2 | 246.53 | 0 | A |  | 1558 | 3 | 0.19 | 1524 | 0.92 | 68 | 30 | 262 | 4:22 | 25 | 25 | 39 | 0 |  | 0 |  | 400 | AR | 2022-01-27 20:00 | 2022-01-27 20:27 | 27 | 2022-01-27 19:59 | 29 |  |  |  |  | Y |  |  |  | Y | [5 empty] | 122.2 | 36.85 | [20 empty] | 1.023 |  |  | 1.52 | 0 | A | [9 empty] | 0 | 0 | 237 | 0 | 0 | 128 | 0 | 845 | 0 | 594 | 0 | 0 | 231 | 39
2022-01-27 | B68755 | 2 | 저탄소 | SCM415C1 |  | Al 탈산 | B | 21 | 68 | 47200 | 86.62 | A | A |  | A | 1 |  | 1 | 1555 | 1539 | 7800 |  |  | 7800 | 82.57 | 11 | 94468 | 1632 | 716 | Y | 43 | 40 | [7 empty] | 박용우 | 2 |  |  |  |  | Y |  | 106.8 | 12-7 | 0 | 300.09 | A |  | 1633 | 1 | 0.39 | 1578 | 1.54 | 62 | 20 | 260 | 4:20 | 15 | 15 | 0 | 133 |  | 300.52 | 0 | 0 | N2 | 2022-01-27 20:25 | 2022-01-27 21:21 | 56 | 2022-01-27 20:16 | 65 |  |  |  |  | N | [7 empty] | 3 | 4.5 | 0 | 58.96 | [20 empty] | 0.49 |  |  | 0.32 | 0.32 | A | [9 empty] | 576 | 734 | 0 | 14 | 0 | 271 | 0 | 497 | 0 | 202 | 0 | 0 | 0 | 0 |  |  | 6
2022-01-27 | A69371 | 1 | 고탄소 | STB2 |  | Al 탈산 | B | 6 | 50 | 50100 | 81.58 | A | A | A |  | 1 | 1 |  | 1520 | 1536 | 6400 |  |  | 6400 | 63.03 | 12 | 101532 | 1558 |  | Y | 41 | 35 | [10 empty] | Y |  |  |  |  | 101.15 | 12-5 | 223.12 | 0 | A |  | 1558 | 3 | 0.2 | 1526 | 0.82 | 70 | 29 | 265 | 4:25 | 25 | 25 | 40 | 0 |  | 0 |  | 400 | AR | 2022-01-27 21:05 | 2022-01-27 21:36 | 31 | 2022-01-27 21:04 | 32 |  |  |  |  | Y |  |  |  | Y | [5 empty] | 120.72 | 52.49 | [20 empty] | 0.865 |  |  | 10.07 | 0 | A | [9 empty] | 0 | 0 | 201 | 0 | 0 | 127 | 0 | 745 | 0 | 598 | 0 | 0 | 164 | 15
2022-01-27 | B68756 | 2 | 저탄소 | SCM415C1 |  | Al 탈산 | B | 19 | 56 | 50100 | 89.65 | A | A |  | A | 1 |  | 1 | 1555 | 1530 | 8200 |  |  | 8200 | 86.66 | 12 | 94620 | 1645 | 365 | Y | 47 | 40 | [7 empty] | 박용우 | 2 | [6 empty] | 105.4 | 12-8 | 0 | 132.32 | A |  | 1640 | 1 | 0.29 | 1584 | 1.41 | 68 | 19 | 212 | 3:32 | 15 | 15 | 0 | 134 |  | 94.07 | 0 | 0 | N2 | 2022-01-27 21:27 | 2022-01-27 22:31 | 65 | 2022-01-27 21:17 | 74 |  |  |  |  | N | [8 empty] | 4.5 | 0 | 24.92 | [20 empty] | 0.59 |  |  | 0.46 | 0.46 | A | [9 empty] | 499 | 798 | 0 | 15 | 0 | 277 | 0 | 806 | 0 | 404 | 0 | 0 | 0 | 0 |  |  | 6
2022-01-27 | A69372 | 1 | 고탄소 | STB2 |  | Al 탈산 | B | 16 | 12 | 54000 | 83.82 | A | A | C |  | 1 | 1 |  | 1520 | 1548 | 5400 |  |  | 5400 | 53.19 | 12 | 101532 | 1559 |  | Y | 48 | 30 | [11 empty] | Y | [5 empty] | 192.97 | 0 | A |  | 1551 | 3 | 0.19 | 1515 | 1.03 | 59 | 25 | 250 | 4:10 | 25 | 25 | 41 | 0 |  | 0 |  | 400 | AR | 2022-01-27 22:15 | 2022-01-27 22:38 | 23 | 2022-01-27 22:14 | 23 |  |  |  |  | Y |  |  |  | Y | [5 empty] | 118.36 | 32.66 | [20 empty] | 0.932 |  |  | 14.98 | 0 | A | [9 empty] | 0 | 20 | 214 | 0 | 0 | 127 | 0 | 744 | 0 | 499 | 0 | 0 | 176 | 54
2022-01-27 | B68757 | 2 | 저탄소 | SCM415C1 |  | Al 탈산 | B | 31 | 64 | 49750 | 118.82 | A | C |  | C | 1 |  | 1 | 1555 | 1522 | 8700 |  |  | 8700 | 93.18 | 13 | 93366 | 1649 |  | Y | 50 | 46 | [7 empty] | 박용우 | 2 | [6 empty] | 102.05 | 12-3 | 0 | 174.98 | A |  | 1652 | 1 | 0.28 | 1578 | 1.63 | 62 | 24 | 244 | 4:04 | 15 | 18 | 0 | 135 |  | 98.12 | 0 | 0 | N2 | 2022-01-27 23:09 | 2022-01-27 23:44 | 34 | 2022-01-27 22:35 | 69 |  |  |  |  | N | [7 empty] | 19 | 4.7 | 0 | 21.68 | [20 empty] | 0.45 |  |  | 1.86 | 1.86 | A | [9 empty] | 497 | 678 | 0 | 0 | 0 | 287 | 0 | 703 | 0 | 300 | 0 | 0 | 0 | 0 |  |  | 4
2022-01-27 | A69373 | 1 | 고탄소 | STB2 |  | Al 탈산 | B | 33 | 32 | 52400 | 76.35 | A | C | C |  | 1 | 1 |  | 1520 | 1574 | 4000 |  |  | 4000 | 47.28 | 10 | 84610 | 1548 |  | Y | 41 | 23 | [7 empty] | 이호남 | 2 |  | Y |  |  |  |  | 100.9 | 12-9 | 234.14 | 0 | A |  | 1552 | 3 | 0.21 | 1520 | 0.91 | 64 | 26 | 263 | 4:23 | 25 | 25 | 42 | 0 |  | 0 |  | 500 | AR | 2022-01-27 23:14 | 2022-01-27 23:40 | 26 | 2022-01-27 23:13 | 27 |  |  |  |  | Y |  |  |  | Y | [5 empty] | 142.68 | 27.23 | [20 empty] | 1.32 |  |  | 18.86 | 0 | A | [9 empty] | 0 | 18 | 147 | 0 | 0 | 130 | 0 | 753 | 0 | 549 | 0 | 0 | 94 | 30
2022-01-27 | B68758 | 2 | 저탄소 | SCM415 | TUNDISH교체전 | Al 탈산 | B | 11 | 82 | 48250 | 102.3 | C | C |  | C | 1 |  | 1 | 1555 | 1530 | 8600 |  |  | 8600 | 78.85 | 14 | 109066 | 1634 |  | Y | 54 | 45 | [7 empty] | 추창도 | 2 |  |  |  |  | Y |  | 104.75 | 12-3 | 0 | 259.03 | A |  | 1635 | 1 | 0.32 | 1582 | 1.24 | 66 | 30 | 332 | 5:32 | 15 | 16 | 0 | 136 |  | 84.59 | 0 | 0 | N2 | 2022-01-28 00:20 | 2022-01-28 00:52 | 32 | 2022-01-28 00:08 | 44 |  |  |  |  | N | [7 empty] | 4 | 4.6 | 0 | 19.16 | [23 empty] | 0.53 | 0.53 | A | [9 empty] | 879 | 454 | 0 | 23 | 0 | 257 | 0 | 651 | 0 | 404 | 0 | 0 | 0 | 0 |  |  | 4
2022-01-27 | A69374 | 1 | 고탄소 | STB2 |  | Al 탈산 | B | 37 | 26 | 53200 | 75.87 | C | C | C |  | 1 | 1 |  | 1520 | 1551 | 4700 |  |  | 4700 | 55.55 | 10 | 84610 | 1550 |  | Y | 42 | 27 | [7 empty] | 이호남 | 2 |  | Y | [6 empty] | 208.91 | 0 | A |  | 1550 | 3 | 0.2 | 1518 | 0.97 | 62 | 29 | 273 | 4:33 | 25 | 25 | 43 | 0 |  | 0 |  | 450 | AR | 2022-01-28 00:19 | 2022-01-28 00:43 | 23 | 2022-01-28 00:17 | 25 |  |  |  |  | Y |  |  |  | Y | [5 empty] | 135.05 | 14.51 | [20 empty] | 1.256 |  |  | 0.41 | 0 | A | [9 empty] | 0 | 20 | 273 | 0 | 0 | 128 | 0 | 751 | 0 | 553 | 0 | 0 | 170 | 9
2022-01-27 | B68759 | 2 | 중탄소 | AE15B35C | TUNDISH교체 | Si 탈산 | B | 21 | 69 | 47200 | 111.87 | C | C |  | C | 1 |  | 1 | 1540 | 1536 | 8900 |  |  | 8900 | 93.57 | 12 | 95116 | 1670 |  | Y | 48 | 43 | [7 empty] | 추창도 | 2 |  |  |  |  | Y |  | 101.9 | 12-2 | 279.1 | 0 | A |  | 1665 | 1 | 0.34 | 1585 | 1.68 | 87 | 37 | 347 | 5:47 | 15 | 20 | 0 | 137 |  | 97.65 | 0 | 0 | AR | 2022-01-28 01:52 | 2022-01-28 02:24 | 33 | 2022-01-28 01:27 | 57 |  |  |  |  | N | [7 empty] | 7 |  | 24.34 | 0 | [16 empty] | 0.8 |  |  | 1.65 |  |  |  | 0.44 | 0.44 | A | [9 empty] | 481 | 0 | 379 | 32 | 0 | 291 | 0 | 851 | 0 | 511 | 0 | 0 | 52 | 0 |  |  | 9 |  | 1
2022-01-27 | A69375 | 1 | 고탄소 | STB2 |  | Al 탈산 | B | 6 | 51 | 50000 | 77.92 | C | C | C |  | 1 | 1 |  | 1520 | 1550 | 4000 |  |  | 4000 | 39.71 | 12 | 100738 | 1562 | 355 | Y | 41 | 24 | [7 empty] | 이호남 | 2 |  | Y |  |  |  |  | 98 | 12-2 | 254.53 | 0 | A |  | 1562 | 3 | 0.19 | 1562 | 0 | 106 | 30 | 271 | 4:31 | 25 | 25 | 44 | 0 |  | 0 |  | 450 | AR | 2022-01-28 01:31 | 2022-01-28 01:46 | 16 | 2022-01-28 01:30 | 17 |  |  |  |  | Y |  |  |  | Y | [5 empty] | 135.48 | 35.72 | [20 empty] | 1.112 |  |  | 1.53 | 0 | A | [9 empty] | 0 | 33 | 174 | 0 | 0 | 129 | 0 | 499 | 0 | 397 | 0 | 0 | 0 | 15
2022-01-27 | B68760 | 2 | 중탄소 | AE15B35C |  | Si 탈산 | B | 32 | 1 | 53550 | 116.23 | C | C |  | C | 1 |  | 1 | 1540 | 1550 | 7800 |  |  | 7800 | 82.42 | 12 | 94632 | 1656 |  | Y | 41 | 36 | [7 empty] | 추창도 | 2 |  |  |  |  | Y |  | 100.25 | 13-5 | 152.59 | 0 | A |  | 1643 | 1 | 0.3 | 1571 | 1.5 | 73 | 23 | 273 | 4:33 | 15 | 16 | 0 | 138 |  | 36.67 | 0 | 0 | AR | 2022-01-28 03:01 | 2022-01-28 03:26 | 25 | 2022-01-28 02:28 | 59 |  |  |  |  | N | [7 empty] | 3 |  | 10.58 | 0 | 대보수래들 | [22 empty] | 0.2 | 0.2 | A | [9 empty] | 482 | 0 | 441 | 50 | 0 | 257 | 0 | 795 | 0 | 307 | 0 | 0 | 112 | 40
2022-01-27 | A69376 | 1 | 고탄소 | STB2 |  | Al 탈산 | B | 16 | 13 | 53600 | 80.63 | C | C | C |  | 1 | 1 |  | 1520 | 1547 | 5300 |  |  | 5300 | 52.2 | 12 | 101532 | 1559 |  | Y | 41 | 32 | [7 empty] | 이호남 | 2 |  | Y |  |  |  |  | 104.45 | 13-7 | 254.31 | 0 | A |  | 1559 | 3 | 0.17 | 1520 | 1.08 | 64 | 23 | 360 | 6:00 | 25 | 25 | 45 | 0 |  | 0 |  | 450 | AR | 2022-01-28 02:36 | 2022-01-28 02:46 | 11 | 2022-01-28 02:26 | 20 |  |  |  |  | Y |  |  |  | Y | [5 empty] | 133.36 | 50.13 | [20 empty] | 1.036 |  |  | 4.35 | 0 | A | [9 empty] | 0 | 0 | 266 | 0 | 0 | 125 | 0 | 615 | 0 | 498 | 0 | 0 | 136 | 35
2022-01-27 | B68761 | 2 | 중탄소 | AE15B35C |  | Si 탈산 | B | 31 | 65 | 50200 | 90.48 | C | C |  | C | 1 |  | 1 | 1540 | 1562 | 6500 |  |  | 6500 | 68.69 | 12 | 94632 | 1637 |  | Y | 42 | 37 | [7 empty] | 추창도 | 2 |  |  |  |  | Y |  | 104.5 | 12-6 | 216.21 | 0 | A |  | 1629 | 1 | 0.27 | 1572 | 1.38 | 74 | 33 | 246 | 4:06 | 15 | 16 | 0 | 139 |  | 48.74 | 0 | 0 | AR | 2022-01-28 03:49 | 2022-01-28 04:30 | 41 | 2022-01-28 03:36 | 54 |  |  |  |  | N | [7 empty] | 3 | 4.3 | 11.87 | 0 | [23 empty] | 0.17 | 0.17 | A | [9 empty] | 498 | 0 | 378 | 20 | 0 | 285 | 0 | 800 | 0 | 406 | 0 | 0 | 55 | 30
2022-01-27 | A69377 | 1 | 고탄소 | STB2 |  | Al 탈산 | B | 33 | 33 | 51900 | 79.93 | C | C | C |  | 1 | 1 |  | 1520 | 1561 | 4400 |  |  | 4400 | 43.34 | 12 | 101532 | 1567 |  | Y | 41 | 25 | [7 empty] | 이호남 | 2 |  | Y | [6 empty] | 229.39 | 0 | A |  | 1567 | 3 | 0.19 | 1517 | 1.61 | 61 | 23 | 300 | 5:00 | 25 | 25 | 46 | 0 |  | 0 |  | 450 | AR | 2022-01-28 03:39 | 2022-01-28 03:51 | 12 | 2022-01-28 03:30 | 21 |  |  |  |  | Y |  |  |  | Y | [5 empty] | 134.73 | 52.81 | [20 empty] | 1.245 |  |  | 5.65 | 0 | A | [9 empty] | 0 | 17 | 319 | 0 | 0 | 129 | 0 | 496 | 0 | 399 | 0 | 0 | 76 | 23
2022-01-27 | B68762 | 2 | 중탄소 | AE15B35C |  | Si 탈산 | B | 11 | 83 | 48300 | 107.63 | C | C |  | C | 1 |  | 1 | 1540 | 1566 | 6300 |  |  | 6300 | 67.09 | 12 | 93906 | 1637 |  | Y | 44 | 37 | [7 empty] | 추창도 | 2 |  |  |  |  | Y |  | 104.9 | 12-3 | 243.34 | 0 | A |  | 1628 | 1 | 0.26 | 1573 | 1.3 | 75 | 35 | 267 | 4:27 | 15 | 16 | 0 | 140 |  | 40.18 | 0 | 0 | AR | 2022-01-28 05:07 | 2022-01-28 05:34 | 27 | 2022-01-28 04:40 | 54 | [12 empty] | 19 |  | 10.73 | 0 | [23 empty] | 0.8 | 0.8 | A | [9 empty] | 498 | 0 | 361 | 61 | 0 | 410 | 0 | 901 | 0 | 405 | 0 | 0 | 76 | 47 |  |  | 4
2022-01-27 | A69378 | 1 | 고탄소 | STB2 |  | Al 탈산 | B | 37 | 27 | 52800 | 75.98 | C | C | C |  | 1 | 1 |  | 1520 | 1531 | 5600 |  |  | 5600 | 66.19 | 10 | 84610 | 1555 |  | Y | 41 | 32 | [7 empty] | 이호남 | 2 |  | Y |  |  |  | 0 | 101.8 | 13-1 | 170.45 | 0 | A |  | 1550 | 3 | 0.19 | 1520 | 0.88 | 64 | 29 | 258 | 4:18 | 25 | 25 | 47 | 0 |  | 0 |  | 450 | AR | 2022-01-28 04:37 | 2022-01-28 04:53 | 16 | 2022-01-28 04:36 | 17 |  |  |  |  | Y |  |  |  | Y | [5 empty] | 134.69 | 25.14 | [20 empty] | 1.126 |  |  | 6.86 | 0 | A | [9 empty] | 0 | 0 | 262 | 0 | 0 | 125 | 0 | 751 | 0 | 543 | 0 | 0 | 245 | 0
2022-01-27 | A69379 | 1 | 고탄소 | STB2 |  | Al 탈산 | B | 6 | 52 | 50400 | 81.07 | C | C | C |  | 1 | 1 |  | 1520 | 1534 | 5000 |  |  | 5000 | 49.25 | 12 | 101532 | 1550 |  | Y | 41 | 29 | [7 empty] | 이호남 | 2 |  | Y |  |  |  |  | 103.35 | 12-7 | 221.81 | 0 | A |  | 1540 | 3 | 0.19 | 1514 | 0.67 | 58 | 25 | 275 | 4:35 | 25 | 25 | 48 | 0 |  | 0 |  | 350 | AR | 2022-01-28 05:41 | 2022-01-28 05:56 | 15 | 2022-01-28 05:39 | 17 |  |  |  |  | Y |  |  |  | Y | [5 empty] | 104.2 | 50.9 | [20 empty] | 0.866 |  |  | 8.22 | 0 | A | [9 empty] | 0 | 20 | 264 | 0 | 0 | 130 | 0 | 872 | 0 | 639 | 0 | 0 | 158 | 14
2022-01-27 | B68763 | 2 | 중탄소 | AE15B35C |  | Si 탈산 | B | 21 | 70 | 47250 | 94.93 | C | C |  | C | 1 |  | 1 | 1540 | 1579 | 5600 |  |  | 5600 | 60.98 | 12 | 91836 | 1634 |  | Y | 37 | 31 | [7 empty] | 추창도 | 2 |  |  |  |  | Y |  | 103.05 | 12-3 | 180.26 | 0 | A |  | 1622 | 1 | 0.28 | 1562 | 1.5 | 64 | 30 | 282 | 4:42 | 15 | 16 | 0 | 141 |  | 47.88 | 0 | 0 | AR | 2022-01-28 06:10 | 2022-01-28 06:38 | 28 | 2022-01-28 05:48 | 50 | [12 empty] | 3 |  | 11.77 | 0 | [23 empty] | 0.21 | 0.21 | A | [9 empty] | 465 | 0 | 309 | 43 | 0 | 340 | 0 | 847 | 0 | 405 | 0 | 0 | 79 | 55
2022-01-27 | A69380 | 1 | 고탄소 | STB2 | 연주종료 | Al 탈산 | B | 16 | 14 | 53200 | 84.33 | C | D | D |  | 1 | 1 |  | 1520 | 1531 | 5600 |  |  | 5600 | 70.21 | 10 | 79764 | 1554 |  | Y | 45 | 32 | [7 empty] | 이호남 | 2 |  | Y |  |  |  |  | 102.6 | 13-5 | 258.3 | 0 | A |  | 1554 | 3 | 0.19 | 1527 | 0.75 | 71 | 23 | 300 | 5:00 | 25 | 25 | 49 | 0 |  | 0 |  | 350 | AR | 2022-01-28 06:40 | 2022-01-28 06:57 | 17 | 2022-01-28 06:37 | 20 |  |  |  |  | Y |  |  |  | Y | [5 empty] | 106.35 | 46.17 | [20 empty] | 1.213 |  |  | 9.44 | 0 | A | [9 empty] | 0 | 0 | 177 | 11 | 0 | 126 | 0 | 718 | 0 | 552 | 0 | 0 | 95 | 78
2022-01-27 | B68764 | 2 | 중탄소 | AE15B35C | 잔강최소화전 | Si 탈산 | B | 32 | 2 | 54550 | 92.77 | C | D |  | D | 1 |  | 1 | 1540 | 1554 | 6400 |  |  | 6400 | 61.35 | 14 | 104326 | 1637 |  | Y | 40 | 35 | [7 empty] | 추창도 | 2 | [6 empty] | 98.25 | 13-3 | 74.47 | 0 | A |  | 1617 | 1 | 0.28 | 1562 | 1.26 | 64 | 27 | 232 | 3:52 | 15 | 16 | 0 | 142 |  | 44.51 | 0 | 0 | AR | 2022-01-28 07:09 | 2022-01-28 07:41 | 32 | 2022-01-28 06:53 | 47 |  |  |  |  | N | [7 empty] | 2 | 3.5 | 11.86 | 0 | [23 empty] | 0.12 | 0.12 | A | [9 empty] | 401 | 0 | 224 | 56 | 0 | 215 | 0 | 1000 | 0 | 202 | 0 | 0 | 54 | 58
2022-01-28 | A69381 | 1 | 중탄소 | AE15B36C2 | 잔강최소화 | Si 탈산 | B | 33 | 34 | 52300 | 85.23 | D | D | D |  | 1 | 1 |  | 1530 | 1593 | 5700 |  |  | 5700 | 58.84 | 14 | 96880 | 1628 |  | Y | 42 | 31 | [7 empty] | 김덕진 | 2 |  | Y |  |  | N |  |  |  | 306.49 | 0 | A |  | 1624 | 3 | 0.2 | 1587 | 0.88 | 89 | 28 | 249 | 4:09 | 15 | 21 | 50 | 0 |  | 0 |  | 350 | AR | 2022-01-28 07:57 | 2022-01-28 09:00 | 62 | 2022-01-28 07:55 | 65 | [14 empty] | 99.21 | 90.48 | [23 empty] | 0.07 | 0 | A | [9 empty] | 95 | 32 | 1649 | 0 | 0 | 93 | 0 | 217 | 0 | 894 | 0 | 0 | 0 | 19 |  |  | 7
2022-01-28 | B68765 | 2 | 중탄소 | SCM440I |  | Al 탈산 | I | 31 | 66 | 49800 | 110.03 | D | D |  | D | 1 |  | 1 | 1560 | 1517 | 10500 |  |  | 10500 | 108.7 | 14 | 96600 | 1656 |  | INGOT | 59 | 52 | 잉코트 용강량 부족으로1연주13톤 내림 |  | A69378 | 13 |  |  |  | 김규완 |  |  |  | Y |  | Y |  | 103.1 | 12-4 | 225.18 | 0 | A |  | 1652 | 1 | 0.36 | 1582 | 1.63 | 87 |  | 289 | 4:49 | 20 | 22 | 0 | 143 | 30 | 105.28 | 0 | 0 | AR | 2022-01-28 08:31 |  | 28 | 2022-01-28 08:20 | [5 empty] | Y | [7 empty] | 1 | 4 | 27.21 | 0 | 수소측정기 에러. | [17 empty] | 1.1 |  |  |  |  | 0.06 | 0.06 | A | [9 empty] | 1120 | 0 | 212 | 30 | 0 | 65 | 0 | 693 | 0 | 204 | 0 | 0 | 0 | 17
2022-01-28 | B68766 | 2 | 저탄소 | SCM415C2 |  | Al 탈산 | I | 37 | 28 | 52800 | 116.42 | D | D | D |  | 1 | 1 |  | 1560 | 1578 | 7800 |  |  | 7800 | 81.25 | 20 | 96000 | 1660 |  | INGOT | 76 | 43 | [7 empty] | 김규완 | [5 empty] | Y |  | 100.6 | 12-9 | 0.3 | 97.56 | A |  | 1625 | 3 | 0.2 | 1599 | 0.65 | 83 |  | 276 | 4:36 | 20 | 20 | 52 | 0 |  | 0 |  | 700 | N2 | 2022-01-28 09:48 |  | 24 | 2022-01-28 09:48 | [5 empty] | Y |  |  |  | Y | [5 empty] | 15.26 | 240.58 | [18 empty] | 0.6 |  |  |  |  | 2.3 | 0 | A | [9 empty] | 884 | 353 | 242 | 66 | 0 | 310 | 0 | 1145 | 0 | 202 | 0 | 0 | 0 | 0
2022-01-28 | A69382 | 1 | 중탄소 | AE15B36C2 |  | Si 탈산 | B | 5 | 1 | 53800 | 66.62 | D | D | D |  | 1 | 1 |  | 1530 | 1616 | 5200 |  |  | 5200 | 54.95 | 12 | 94632 | 1637 |  | Y | 41 | 25 | [7 empty] | 차승주 | 2 | [8 empty] | 133.9 | 0 | A |  | 1637 | 3 | 0.21 | 1584 | 2.12 | 86 | 28 | 251 | 4:11 | 15 | 16 | 51 | 0 |  | 0 |  | 500 | AR | 2022-01-28 09:07 | 2022-01-28 10:04 | 57 | 2022-01-28 09:06 | 58 | [14 empty] | 97.8 | 22.4 | [20 empty] | 0.89 |  |  | 1.46 | 0 | A | [9 empty] | 323 | 18 | 1632 | 37 | 0 | 253 | 0 | 800 | 0 | 498 | 0 | 0 | 76 | 41
2022-01-28 | A69383 | 1 | 중탄소 | AE15B36C2 |  | Si 탈산 | B | 6 | 53 | 50300 | 84.82 | D | D | D |  | 1 | 1 |  | 1530 | 1582 | 5100 |  |  | 5100 | 53.89 | 12 | 94632 | 1605 |  | Y | 50 | 23 | [7 empty] | 김덕진 | 2 |  | Y | [6 empty] | 217.47 | 0 | A |  | 1605 | 3 | 0.18 | 1574 | 0.89 | 76 | 28 | 232 | 3:52 | 15 | 16 | 53 | 0 |  | 0 |  | 500 | AR | 2022-01-28 10:24 | 2022-01-28 11:10 | 47 | 2022-01-28 10:23 | 47 |  |  |  |  | N |  |  |  | Y | [5 empty] | 107.99 | 79.5 | [23 empty] | 3.05 | 0 | A | [9 empty] | 222 | 28 | 1649 | 27 | 0 | 175 | 0 | 500 | 0 | 396 | 0 | 0 | 0 | 21
2022-01-28 | A69384 | 1 | 중탄소 | AE15B36C2 |  | Si 탈산 | B | 16 | 15 | 54000 | 98.28 | D | D | D |  | 1 | 1 |  | 1530 | 1535 | 6300 |  |  | 6300 | 41.74 | 21 | 150948 | 1615 |  | Y | 39 | 30 | B68765 인고트 주입후 잔강4톤 합탕 | [6 empty] | 김덕진 | 2 | [6 empty] | 100.7 | 13-2 | 165.18 | 0 | A |  | 1615 | 3 | 0.18 | 1570 | 1.36 | 72 | 28 | 239 | 3:59 | 15 | 16 | 54 | 0 |  | 0 |  | 500 | AR | 2022-01-28 11:52 | 2022-01-28 12:17 | 25 | 2022-01-28 11:26 | 51 |  |  |  |  | N |  |  |  | Y | [5 empty] | 205.92 | 147.08 | [23 empty] | 0.03 | 0 | A | [9 empty] | 221 | 25 | 1598 | 27 | 0 | 152 | 0 | 689 | 0 | 497 | 0 | 0 | 0 | 43
2022-01-28 | A69385 | 1 | 중탄소 | AE15B36C3 |  | Si 탈산 | B | 33 | 35 | 51900 | 69.35 | D | D | D |  | 1 | 1 |  | 1530 | 1588 | 4200 |  |  | 4200 | 104.82 | 5 | 40070 | 1603 |  | Y | 39 | 20 | B68766인고트 주입후 약4톤합탕 | [6 empty] | 김덕진 | 2 | [6 empty] | 104.9 | 13-2 | 139.71 | 0 | A |  | 1603 | 3 | 0.17 | 1571 | 1.03 | 73 | 28 | 2 | 0:02 | 15 | 15 | 55 | 0 |  | 0 |  | 350 | AR | 2022-01-28 12:26 | 2022-01-28 13:25 | 59 | 2022-01-28 12:26 | 59 |  |  |  |  | N |  |  |  | Y | [5 empty] | 86.15 | 51.29 | [23 empty] | 0.68 | 0 | A | [9 empty] | 307 | 25 | 1677 | 9 | 0 | 193 | 0 | 499 | 0 | 399 | 0 | 0 | 0 | 24
2022-01-28 | A69386 | 1 | 저탄소 | SCR423PRH | 연주시작 | Al 탈산 | B | 5 | 2 | 54300 | 92.12 | D | D | D |  | 1 | 1 |  | 1530 | 1596 | 7800 |  |  | 7800 | 95.32 | 10 | 81828 | 1665 |  | Y | 47 | 36 | [7 empty] | 김덕진 | 2 |  |  |  |  | Y |  | 100.2 | 13-5 | 0 | 239.74 | A |  | 1660 | 3 | 0.18 | 1605 | 1.28 | 102 | 39 | 272 | 4:32 | 16 | 21 | 56 | 0 |  | 0 |  | 999 | N2 | 2022-01-28 13:57 | 2022-01-28 14:49 | 52 | 2022-01-28 13:55 | 54 |  |  |  |  | Y |  |  |  | Y | [5 empty] | 9.98 | 254.72 | 공치후 조업 | [18 empty] | 1.51 |  |  |  | 0 | 2.9 | B | [9 empty] | 1644 | 46 | 225 | 9 | 0 | 48 | 0 | 499 | 0 | 412 | 0 | 0 | 99 | 19 |  |  |  |  | 1
2022-01-28 | B68767 | 2 | 중탄소 | AE15B36C3 |  | Si 탈산 | B | 21 | 71 | 47500 | 113.5 | D | D |  | B | 1 |  | 1 | 1540 | 1517 | 10200 |  |  | 10200 | 97.91 | 13 | 104182 | 1653 |  | Y | 58 | 51 | [7 empty] | 김규완 | 2 | [6 empty] | 93.45 | 11-4 | 275.54 | 0 | A |  | 1652 | 1 | 0.45 | 1575 | 1.7 | 77 | 28 | 287 | 4:47 | 15 | 16 | 0 | 1 |  | 107.97 | 0 | 0 | AR | 2022-01-28 14:23 | 2022-01-28 14:34 | 12 | 2022-01-28 13:59 | 35 |  |  |  |  | N | [7 empty] | 17 | 5 | 24.58 | 0 | [23 empty] | 0.58 | 0.58 | A | [9 empty] | 298 | 0 | 1066 | 56 | 0 | 0 | 0 | 890 | 0 | 203 | 0 | 0 | 156 | 60 |  |  | 4
2022-01-28 | A69387 | 1 | 저탄소 | SCR423PRH |  | Al 탈산 | B | 37 | 29 | 52900 | 97.45 | D | B | B |  | 1 | 1 |  | 1530 | 1567 | 6500 |  |  | 6500 | 76.82 | 10 | 84610 | 1612 |  | Y | 57 | 32 | [7 empty] | 김덕진 | 2 |  |  |  |  | Y |  | 102.2 | 13-1 | 0 | 168.4 | A |  | 1601 | 3 | 0.18 | 1570 | 0.79 | 67 | 24 | 255 | 4:15 | 16 | 19 | 57 | 0 |  | 0 |  | 800 | N2 | 2022-01-28 15:15 | 2022-01-28 15:44 | 29 | 2022-01-28 15:13 | 31 |  |  |  |  | Y |  |  |  | Y | [5 empty] | 0 | 250.2 | [23 empty] | 0.01 | 0 | A | [9 empty] | 1571 | 61 | 279 | 45 | 0 | 64 | 0 | 791 | 0 | 519 | 0 | 0 | 161 | 30 |  |  | 4
2022-01-28 | B68768 | 2 | 중탄소 | AE15B36C3 |  | Si 탈산 | B | 31 | 67 | 49900 | 99.85 | D | B |  | B | 1 |  | 1 | 1540 | 1551 | 7700 |  |  | 7700 | 77.07 | 13 | 99905 | 1633 |  | Y | 46 | 41 | [7 empty] | 김규완 | 2 | [6 empty] | 102.7 | 12-3 | 245.76 | 0 | A |  | 1625 | 1 | 0.33 | 1565 | 1.55 | 67 | 28 | 250 | 4:10 | 15 | 15 | 0 | 2 |  | 85.38 | 0 | 0 | AR | 2022-01-28 15:20 | 2022-01-28 15:39 | 20 | 2022-01-28 14:58 | 41 |  |  |  |  | N | [7 empty] | 8 | 4 | 17.65 | 0 | [23 empty] | 0.15 | 0.15 | A | [9 empty] | 349 | 0 | 344 | 70 | 0 | 0 | 0 | 699 | 0 | 103 | 0 | 0 | 100 | 14 |  |  | 4
2022-01-28 | B68769 | 2 | 중탄소 | AE15B36C3 |  | Si 탈산 | B | 32 | 3 | 53600 | 108.75 | B | B |  | B | 1 |  | 1 | 1540 | 1532 | 8900 |  |  | 8900 | 89.08 | 13 | 99905 | 1643 |  | Y | 51 | 46 | [7 empty] | 임승우 | 2 | [6 empty] | 99.3 | 13-4 | 226.45 | 0 | A |  | 1634 | 1 | 0.43 | 1574 | 1.38 | 76 | 36 | 321 | 5:21 | 15 | 16 | 0 | 3 |  | 28.16 | 0 | 0 | AR | 2022-01-28 16:34 | 2022-01-28 16:50 | 15 | 2022-01-28 16:16 | 33 |  |  |  |  | N | [7 empty] | 5 | 4 | 9.14 | 0 | [23 empty] | 0.27 | 0.27 | A | [9 empty] | 387 | 0 | 434 | 58 | 0 | 0 | 0 | 849 | 0 | 104 | 0 | 0 | 47 | 5 |  |  | 4
2022-01-28 | A69388 | 1 | 저탄소 | SCR423PRH |  | Al 탈산 | B | 16 | 16 | 53300 | 82.48 | B | B | B |  | 1 | 1 |  | 1530 | 1540 | 6400 |  |  | 6400 | 63.03 | 12 | 101532 | 1619 |  | Y | 41 | 33 | [7 empty] | 김형철 | 2 | [6 empty] | 96.7 | 12-8 | 0 | 106.89 | A |  | 1619 | 3 | 0.19 | 1575 | 1.07 | 72 | 28 | 257 | 4:17 | 16 | 16 | 58 | 0 |  | 0 |  | 500 | N2 | 2022-01-28 16:11 | 2022-01-28 16:40 | 29 | 2022-01-28 16:10 | 30 |  |  |  |  | Y |  |  |  | Y | [5 empty] | 0 | 249.85 | [23 empty] | 1.09 | 0 | A | [9 empty] | 1467 | 25 | 0 | 14 | 0 | 45 | 0 | 499 | 0 | 401 | 0 | 0 | 0 | 29
2022-01-28 | A69389 | 1 | 저탄소 | SCR423PRH |  | Al 탈산 | B | 33 | 36 | 51200 | 80.3 | B | B | B |  | 1 | 1 |  | 1530 | 1536 | 6700 |  |  | 6700 | 65.99 | 12 | 101532 | 1611 | 736 | Y | 44 | 35 | 잔강 13톤 내려옴 | [6 empty] | 김형철 | 2 |  |  | Y |  |  |  | 115.65 | 14-3 | 0 | 277.98 | A |  | 1601 | 3 | 0.19 | 1573 | 0.8 | 70 | 28 | 277 | 4:37 | 16 | 16 | 59 | 0 |  | 0 |  | 500 | N2 | 2022-01-28 17:08 | 2022-01-28 17:35 | 28 | 2022-01-28 17:06 | 30 |  |  |  |  | Y |  |  |  | Y | [5 empty] | 0 | 213.61 | [23 empty] | 0.1 | 0 | B | [9 empty] | 1324 | 218 | 0 | 63 | 0 | 49 | 0 | 497 | 0 | 401 | 0 | 0 | 0 | 10
2022-01-28 | B68770 | 2 | 중탄소 | AE15B36C3 | TUNDISH교체전 | Si 탈산 | B | 11 | 84 | 48700 | 94.98 | B | B |  | B | 1 |  | 1 | 1540 | 1594 | 6600 |  |  | 6600 | 57.25 | 15 | 115275 | 1634 |  | Y | 47 | 42 | [7 empty] | 임승우 | 2 | [6 empty] | 104.4 | 12-2 | 241.03 | 0 | A |  | 1633 | 1 | 0.6 | 1565 | 1.49 | 67 | 34 | 360 | 6:00 | 15 | 16 | 0 | 4 |  | 33.72 | 0 | 0 | AR | 2022-01-28 17:30 | 2022-01-28 17:57 | 27 | 2022-01-28 17:19 | 38 | [12 empty] | 5 |  | 9.38 | 0 | [23 empty] | 0.45 | 0.45 | A | [9 empty] | 197 | 0 | 0 | 80 | 0 | 0 | 0 | 745 | 0 | 0 | 0 | 0 | 193 | 0 |  |  | 4
2022-01-28 | A69390 | 1 | 저탄소 | SCR423PRH |  | Al 탈산 | B | 35 | 1 | 54300 | 72.52 | B | B | B |  | 1 | 1 |  | 1530 | 1582 | 6100 |  |  | 6100 | 60.08 | 12 | 101532 | 1617 |  | Y | 40 | 32 | 잔강10톤 내려와 물량과다로 2톤 버림 | [6 empty] | 김형철 | 2 |  |  | Y |  |  |  | 103.75 | 13-9 | 0 | 188.07 | A |  | 1617 | 3 | 0.19 | 1586 | 1.03 | 83 | 25 | 270 | 4:30 | 16 | 16 | 60 | 0 |  | 0 |  | 500 | N2 | 2022-01-28 17:59 | 2022-01-28 18:39 | 39 | 2022-01-28 17:58 | 41 |  |  |  |  | Y |  |  |  | Y | [5 empty] | 0 | 187.9 | [23 empty] | 0 | 0 | A | [9 empty] | 1374 | 30 | 0 | 41 | 0 | 47 | 0 | 645 | 0 | 497 | 0 | 0 | 115 | 51
2022-01-28 | B68771 | 2 | 중탄소 | 38MNSIVS5 | TUNDISH교체 | Si 탈산 | B | 5 | 3 | 53400 | 119.58 | B | B |  | B | 1 |  | 1 | 1540 | 1533 | 10200 |  |  | 10200 | 109.59 | 11 | 93071 | 1672 |  | Y | 56 | 50 | [7 empty] | 임승우 | 2 | [6 empty] | 107.7 | 14-3 | 0 | 268.54 | A |  | 1673 | 1 | 0.31 | 1583 | 1.54 | 92 | 45 | 301 | 5:01 | 25 | 27 | 0 | 0 |  | 37.54 | 0 | 0 | N2 | 2022-01-28 19:05 | 2022-01-28 19:29 | 25 | 2022-01-28 18:50 | 40 |  |  |  |  | Y | [7 empty] | 6 | 3.5 | 0 | 1.78 | [16 empty] | 1 |  |  | 1.61 |  | Y |  | 0.55 | 0.55 | A | [9 empty] | 39 | 0 | 332 | 122 | 0 | 0 | 0 | 744 | 0 | 0 | 0 | 0 | 67 | 40 |  |  |  |  | 1
2022-01-28 | A69391 | 1 | 저탄소 | SCR423PRH |  | Al 탈산 | B | 37 | 30 | 52900 | 71.45 | B | B | B |  | 1 | 1 |  | 1530 | 1533 | 6700 |  |  | 6700 | 56.56 | 14 | 118454 | 1608 |  | Y | 42 | 33 | [7 empty] | 김형철 | 2 |  | Y |  |  |  |  | 108.8 | 13-8 | 0 | 231.34 | A |  | 1608 | 3 | 0.18 | 1571 | 1.32 | 68 | 25 | 267 | 4:27 | 16 | 16 | 61 | 0 |  | 0 |  | 500 | N2 | 2022-01-28 19:09 | 2022-01-28 19:38 | 28 | 2022-01-28 19:08 | 30 |  |  |  |  | Y |  |  |  | Y | [5 empty] | 0 | 167.07 | [23 empty] | 1.46 | 0 | A | [9 empty] | 1537 | 37 | 0 | 46 | 0 | 46 | 0 | 498 | 0 | 400 | 0 | 0 | 0 | 21
2022-01-28 | B68772 | 2 | 중탄소 | 38MNSIVS5 |  | Si 탈산 | B | 31 | 68 | 49650 | 112.97 | B | B |  | B | 1 |  | 1 | 1540 | 1535 | 8200 |  |  | 8200 | 88.1 | 11 | 93071 | 1663 |  | Y | 47 | 43 | [7 empty] | 임승우 | 2 | [6 empty] | 97.65 | 11-8 | 0 | 182.61 | A |  | 1646 | 1 | 0.29 | 1556 | 1.71 | 65 | 32 | 347 | 5:47 | 25 | 25 | 0 | 6 |  | 87.51 | 0 | 0 | N2 | 2022-01-28 20:07 | 2022-01-28 20:36 | 29 | 2022-01-28 19:45 | 50 |  |  |  |  | Y | [7 empty] | 6 | 4.9 | 0 | 28 | [23 empty] | 0.66 | 0.66 | B | [9 empty] | 66 | 0 | 0 | 71 | 0 | 0 | 0 | 794 | 0 | 0 | 0 | 0 | 115 | 10
2022-01-28 | A69392 | 1 | 저탄소 | SCR423PRH |  | Al 탈산 | B | 32 | 4 | 0 | 70.47 | B | B | B |  | 1 | 1 |  | 1530 | 1537 | 6700 |  |  | 6700 | 65.99 | 12 | 101532 | 1610 |  | Y | 41 | 34 | [7 empty] | 김형철 | 2 |  | Y |  |  |  |  | 163.35 |  | 0 | 173.82 | A |  | 1610 | 3 | 0.18 | 1577 | 1.18 | 74 | 23 | 278 | 4:38 | 16 | 16 | 62 | 0 |  | 0 |  | 800 | N2 | 2022-01-28 20:06 | 2022-01-28 20:43 | 37 | 2022-01-28 20:04 | 39 | EAF | 중단(기계) |  |  | Y |  |  |  | Y | [5 empty] | 0 | 169.42 | [23 empty] | 0 | 0 | A | [9 empty] | 1532 | 37 | 0 | 25 | 0 | 49 | 0 | 497 | 0 | 399 | 0 | 0 | 0 | 20
2022-01-28 | B68773 | 2 | 중탄소 | 38MNSIVS5 |  | Si 탈산 | B | 16 | 17 | 55200 | 107.53 | B | B |  | B | 1 |  | 1 | 1540 | 1515 | 9200 |  |  | 9200 | 90.61 | 12 | 101532 | 1663 | 361 | Y | 51 | 47 | [7 empty] | 임승우 | 2 | [6 empty] | 96.6 | 12-7 | 0 | 216.38 | A |  | 1654 | 1 | 0.39 | 1562 | 1.81 | 71 | 36 | 287 | 4:47 | 25 | 25 | 0 | 7 |  | 111.34 | 0 | 0 | N2 | 2022-01-28 21:21 | 2022-01-28 21:37 | 16 | 2022-01-28 21:06 | 31 |  |  |  |  | Y | [7 empty] | 7 | 4 | 0 | 33.02 | [23 empty] | 1.01 | 1.01 | B | [9 empty] | 104 | 0 | 0 | 61 | 0 | 0 | 0 | 792 | 0 | 0 | 0 | 0 | 125 | 5
2022-01-28 | A69393 | 1 | 저탄소 | SCR423PRH | TUNDISH교체전 | Al 탈산 | B | 33 | 37 | 51700 | 82.13 | B | B | B |  | 1 | 1 |  | 1530 | 1550 | 6400 |  |  | 6400 | 63.65 | 12 | 100542 | 1613 |  | Y | 42 | 32 | [7 empty] | 김형철 | 2 |  | Y |  |  |  |  | 106.75 | 13-4 | 0 | 247.03 | A |  | 1613 | 3 | 0.19 | 1581 | 0.84 | 78 | 30 | 291 | 4:51 | 16 | 16 | 63 | 0 |  | 0 |  | 800 | N2 | 2022-01-28 21:19 | 2022-01-28 21:55 | 37 | 2022-01-28 21:17 | 38 |  |  |  |  | Y |  |  |  | Y | [5 empty] | 0 | 235.95 | [23 empty] | 1.5 | 0 | A | [9 empty] | 1510 | 17 | 0 | 31 | 0 | 47 | 0 | 499 | 0 | 398 | 0 | 0 | 0 | 23
2022-01-28 | A69394 | 1 | 고탄소 | AE1055LS | TUNDISH교체 | Al 탈산 | B | 35 | 2 | 54300 | 121.05 | B | C | C |  | 1 | 1 |  | 1520 | 1561 | 7600 |  |  | 7600 | 56.15 | 16 | 135360 | 1629 |  | Y | 72 | 43 | [7 empty] | 김형철 | 2 | [6 empty] | 105.85 | 14-2 | 0.04 | 236.09 | A |  | 1621 | 3 | 0.15 | 1566 | 1.12 | 82 | 30 | 374 | 6:14 | 25 | 30 | 64 | 0 |  | 0 |  | 350 | N2 | 2022-01-28 23:00 | 2022-01-28 23:42 | 44 | 2022-01-28 22:59 | 45 |  |  |  |  | Y |  |  |  | Y | [5 empty] | 0 | 237.93 | [19 empty] | 2.24 |  |  |  | 3.65 | 0 | B |  |  | 9.196 | 24.857 | 51.75 | 0.143 | 5.627 | 2.081 | 1468.51 | 23 | 0 | 853 | 30 | 0 | 165 | 0 | 990 | 0 | 653 | 0 | 0 | 109 | 57 |  |  |  | 0 | 1
2022-01-28 | B68774 | 2 | 중탄소 | 38MNSIVS5 |  | Si 탈산 | B | 11 | 85 | 47800 | 101.72 | B | B |  | C | 1 |  | 1 | 1540 | 1545 | 8600 |  |  | 8600 | 84.7 | 12 | 101532 | 1667 |  | Y | 48 | 43 |  |  | B68771 | 05 |  |  |  | 임승우 | 2 |  | Y |  |  | Y |  | 107.7 | 12-5 | 0 | 288.43 | A |  | 1653 | 1 | 0.46 | 1573 | 1.58 | 82 | 47 | 335 | 5:35 | 25 | 21 | 0 | 8 |  | 51.52 | 0 | 0 | N2 | 2022-01-28 22:44 | 2022-01-28 22:53 | 9 | 2022-01-28 22:33 | 20 | [12 empty] | 5 |  | 0 | 16.42 | [20 empty] | 0.57 | Y |  | 0.63 | 0.63 | A | [9 empty] | 0 | 0 | 0 | 90 | 0 | 0 | 0 | 796 | 0 | 0 | 0 | 0 | 133 | 20 |  |  | 4
2022-01-28 | B68775 | 2 | 중탄소 | 38MNSIVS5 |  | Si 탈산 | B | 5 | 4 | 52600 | 111.42 | C | C |  | C | 1 |  | 1 | 1540 | 1532 | 9000 |  |  | 9000 | 88.64 | 12 | 101532 | 1661 |  | Y | 51 | 48 |  |  | B68772 | 05 |  |  |  | 추창도 | 2 |  |  | Y |  | Y |  | 106.2 | 14-1 | 0 | 199.52 | A |  | 1655 | 1 | 0.33 | 1569 | 1.68 | 78 | 41 | 336 | 5:36 | 25 | 25 | 0 | 9 |  | 61.4 | 0 | 0 | N2 | 2022-01-28 23:57 | 2022-01-29 00:17 | 20 | 2022-01-28 23:40 | 37 | [12 empty] | 10 |  | 0 | 20.13 | [23 empty] | 0.62 | 0.62 | B | [9 empty] | 22 | 0 | 357 | 70 | 0 | 0 | 0 | 695 | 0 | 0 | 0 | 0 | 120 | 66 |  |  | 4
2022-01-28 | A69395 | 1 | 고탄소 | P-AE1055LSM | 유사강종연연주 | Al 탈산 | B | 37 | 31 | 52700 | 79.48 | C | C | C |  | 1 | 1 |  | 1520 | 1563 | 4800 |  |  | 4800 | 94.55 | 6 | 50766 | 1606 |  | Y | 42 | 28 | [7 empty] | 이호남 | 2 | [6 empty] | 101.7 | 12-10 | 0.01 | 282.99 | A |  | 1593 | 3 | 0.15 | 1553 | 1.08 | 69 | 23 | 303 | 5:03 | 25 | 25 | 65 | 0 |  | 0 |  | 450 | N2 | 2022-01-29 00:05 | 2022-01-29 00:47 | 42 | 2022-01-29 00:05 | 42 |  |  |  |  | Y |  |  |  | Y | [5 empty] | 0 | 189.14 | [23 empty] | 7.81 | 0 | A |  |  | 6.995 | 27.598 | 51.102 | 1.175 | 7.305 | 1.851 | 1560.93 | 89 | 0 | 861 | 38 | 0 | 208 | 0 | 753 | 0 | 553 | 0 | 0 | 97 | 4
2022-01-28 | B68776 | 2 | 중탄소 | 38MNSIVS5 |  | Si 탈산 | B | 31 | 69 | 49950 | 113.27 | C | C |  | C | 1 |  | 1 | 1540 | 1522 | 9400 |  |  | 9400 | 138.87 | 8 | 67688 | 1659 |  | Y | 52 | 47 | [7 empty] | 추창도 | 2 | [6 empty] | 95.55 | 11-6 | 0 | 271.14 | A |  | 1646 | 1 | 0.21 | 1557 | 1.73 | 66 | 32 | 275 | 4:35 | 25 | 25 | 0 | 10 |  | 47.05 | 0 | 0 | N2 | 2022-01-29 01:19 | 2022-01-29 01:40 | 21 | 2022-01-29 01:01 | 38 |  |  |  |  | Y | [7 empty] | 11 | 5 | 0 | 16.24 | [23 empty] | 0.64 | 0.64 | A | [9 empty] | 53 | 15 | 292 | 70 | 0 | 0 | 0 | 546 | 0 | 0 | 0 | 0 | 160 | 21
2022-01-28 | A69396 | 1 | 고탄소 | P-AE1055LSM |  | Al 탈산 | B | 32 | 5 | 54600 | 81.75 | C | C | C |  | 1 | 1 |  | 1520 | 1549 | 6000 |  |  | 6000 | 59.09 | 12 | 101532 | 1582 |  | Y | 43 | 38 | [7 empty] | 이호남 | 2 | [6 empty] | 102.45 | 13-7 | 0.01 | 176.01 | A |  | 1592 | 3 | 0.15 | 1549 | 1.1 | 65 | 22 | 315 | 5:15 | 25 | 25 | 66 | 0 |  | 0 |  | 450 | N2 | 2022-01-29 01:13 | 2022-01-29 01:51 | 38 | 2022-01-29 01:12 | 39 |  |  |  |  | Y |  |  |  | Y | [5 empty] | 0 | 201.48 | [23 empty] | 11.06 | 0 | A |  |  | 6.874 | 27.494 | 51.713 | 0.42 | 7.522 | 1.88 | 1560.93 | 45 | 0 | 831 | 33 | 0 | 183 | 0 | 1087 | 0 | 772 | 0 | 0 | 214 | 14
2022-01-28 | B68777 | 2 | 중탄소 | 38MNSIVS5 |  | Si 탈산 | B | 16 | 18 | 52250 | 102.95 | C | C |  | C | 1 |  | 1 | 1540 | 1553 | 8000 |  |  | 8000 | 78.79 | 12 | 101532 | 1657 |  | Y | 45 | 39 | [7 empty] | 추창도 | 2 |  |  |  |  | Y |  | 104.95 | 13-6 | 0 | 210.92 | A |  | 1639 | 1 | 0.24 | 1562 | 1.42 | 71 | 39 | 332 | 5:32 | 25 | 25 | 0 | 11 |  | 31.52 | 0 | 0 | N2 | 2022-01-29 02:27 | 2022-01-29 02:37 | 10 | 2022-01-29 02:16 | 20 |  |  |  |  | Y | [7 empty] | 3 |  | 0 | 12.08 | 76차지 클로깅으로 LTS에서 AL 투입않함 77차지 20T내려 79차지합탕 | [22 empty] | 0.42 | 0.42 | B | [9 empty] | 119 | 0 | 485 | 101 | 0 | 0 | 0 | 555 | 0 | 0 | 0 | 0 | 98 | 55
2022-01-28 | A69397 | 1 | 고탄소 | P-AE1055LSM |  | Al 탈산 | B | 33 | 38 | 51800 | 101.08 | C | C | C |  | 1 | 1 |  | 1520 | 1562 | 6400 |  |  | 6400 | 75.64 | 10 | 84610 | 1577 | 355 | Y | 65 | 38 | 전극2번 약1M 빠져 인양후작업 | [6 empty] | 이호남 | 2 |  |  | Y |  |  |  | 105.35 | 13-2 | 0 | 310.62 | A |  | 1585 | 3 | 0.15 | 1550 | 0.97 | 66 | 28 | 301 | 5:01 | 25 | 25 | 67 | 0 |  | 0 |  | 500 | N2 | 2022-01-29 02:36 | 2022-01-29 02:54 | 18 | 2022-01-29 02:35 | 19 |  |  |  |  | Y |  |  |  | Y | [5 empty] | 0 | 196.8 | [23 empty] | 14.06 | 0 | A |  |  | 6.765 | 26.443 | 54.038 | 0.261 | 7.987 | 2.043 | 1793.19 | 58 | 0 | 820 | 10 | 0 | 164 | 0 | 1258 | 0 | 695 | 0 | 0 | 290 | 10
2022-01-28 | B68778 | 2 | 중탄소 | 38MNSIVS5 | TUNDISH교체전 | Si 탈산 | B | 11 | 86 | 47750 | 111.68 | C | C |  | C | 1 |  | 1 | 1540 | 1542 | 8400 |  |  | 8400 | 77.16 | 14 | 108869 | 1666 |  | Y | 48 | 41 | [7 empty] | 추창도 | 2 |  |  |  |  | Y |  | 101.65 | 11-9 | 0 | 271.22 | A |  | 1657 | 1 | 0.25 | 1565 | 1.88 | 74 | 41 | 306 | 5:06 | 25 | 25 | 0 | 12 |  | 56.01 | 0 | 0 | N2 | 2022-01-29 03:41 | 2022-01-29 03:55 | 14 | 2022-01-29 03:19 | 36 | [12 empty] | 13 |  | 0 | 17.77 | [23 empty] | 0.84 | 0.84 | A | [9 empty] | 68 | 0 | 329 | 82 | 0 | 0 | 0 | 677 | 0 | 0 | 0 | 0 | 173 | 22
2022-01-28 | A69398 | 1 | 고탄소 | P-AE1055LSM |  | Al 탈산 | B | 35 | 3 | 54500 | 83.02 | C | C | C |  | 1 | 1 |  | 1520 | 1568 | 5100 |  |  | 5100 | 50.23 | 12 | 101532 | 1590 |  | Y | 44 | 29 | [7 empty] | 이호남 | 2 |  |  | Y |  |  |  | 107.8 | 14-3 | 3.76 | 22.26 | A |  | 1587 | 3 | 0.15 | 1551 | 0.92 | 67 | 31 | 275 | 4:35 | 25 | 25 | 68 | 0 |  | 0 |  | 500 | N2 | 2022-01-29 03:37 | 2022-01-29 04:00 | 23 | 2022-01-29 03:36 | 24 |  |  |  |  | Y |  |  |  | Y | [5 empty] | 0 | 213.19 | [23 empty] | 17.17 | 0 | A |  |  | 7.756 | 24.347 | 55.024 | 0.201 | 7.094 | 2.259 | 1848.94 | 72 | 0 | 854 | 13 | 0 | 147 | 0 | 1059 | 0 | 705 | 0 | 0 | 280 | 48
2022-01-28 | B68779 | 2 | 저탄소 | SCM822HT | TUNDISH교체 | Al 탈산 | B | 5 | 5 | 53550 | 136.12 | C | C |  | C | 1 |  | 1 | 1555 | 1512 | 10900 |  |  | 10900 | 117.11 | 11 | 93071 | 1678 | 722 | Y | 56 | 52 | B68776 클로깅으로 20톤 내려옴 | [6 empty] | 추창도 | 2 |  |  |  |  | Y |  | 108.15 | 14-3 | 0 | 312.93 | A |  | 1669 | 1 | 0.35 | 1597 | 1.47 | 89 | 38 | 298 | 4:58 | 13 | 20 | 0 | 13 |  | 129.51 | 0 | 0 | N2 | 2022-01-29 05:14 | 2022-01-29 05:27 | 13 | 2022-01-29 04:36 | 51 | [12 empty] | 9 |  | 0 | 30.53 | [19 empty] | 1.58 |  |  |  | 0.6 | 0.6 | A | [9 empty] | 425 | 1001 | 111 | 601 | 0 | 266 | 0 | 713 | 0 | 307 | 0 | 0 | 0 | 17 |  |  | 9 |  | 1
2022-01-28 | A69399 | 1 | 고탄소 | P-AE1055LSM |  | Al 탈산 | B | 37 | 32 | 53200 | 74.23 | C | C | C |  | 1 | 1 |  | 1520 | 1552 | 4300 |  |  | 4300 | 50.82 | 10 | 84610 | 1605 |  | Y | 41 | 25 | [7 empty] | 이호남 | 2 |  | Y | [6 empty] | 0 | 254.98 | A |  | 1591 | 3 | 0.15 | 1555 | 1.09 | 71 | 28 | 293 | 4:53 | 25 | 25 | 69 | 0 |  | 0 |  | 500 | N2 | 2022-01-29 04:30 | 2022-01-29 05:06 | 36 | 2022-01-29 04:29 | 37 |  |  |  |  | Y |  |  |  | Y | [5 empty] | 0 | 168.88 | [23 empty] | 21.02 | 0 | A |  |  | 6.667 | 24.58 | 53.7 | 0.2 | 8.054 | 2.184 | 1862.73 | 45 | 0 | 721 | 0 | 0 | 171 | 0 | 750 | 0 | 552 | 0 | 0 | 96 | 6
2022-01-28 | B68780 | 2 | 저탄소 | SCM822HT |  | Al 탈산 | B | 31 | 70 | 49550 | 108.47 | C | C |  | C | 1 |  | 1 | 1555 | 1533 | 7500 |  |  | 7500 | 80.58 | 11 | 93071 | 1668 |  | Y | 59 | 39 | [7 empty] | 추창도 | 2 | [6 empty] | 84.35 | 10-4 | 0 | 211.93 | A |  | 1653 | 1 | 0.36 | 1583 | 1.74 | 75 | 39 | 317 | 5:17 | 13 | 16 | 0 | 14 |  | 97.27 | 0 | 0 | N2 | 2022-01-29 06:06 | 2022-01-29 06:34 | 28 | 2022-01-29 05:52 | 42 | [12 empty] | 2 |  | 0 | 22.81 | [23 empty] | 0.18 | 0.18 | A | [9 empty] | 1121 | 0 | 238 | 138 | 0 | 517 | 0 | 1063 | 0 | 410 | 0 | 0 | 84 | 10
2022-01-28 | A69400 | 1 | 고탄소 | P-AE1055LSM |  | Al 탈산 | B | 32 | 6 | 54300 | 77.12 | C | C | C |  | 1 | 1 |  | 1520 | 1562 | 4600 |  |  | 4600 | 45.31 | 12 | 101532 | 1592 |  | Y | 41 | 25 | [7 empty] | 이호남 | 2 |  | Y |  |  |  |  | 102.1 | 13-6 | 8.57 | 130.26 | A |  | 1587 | 3 | 0.15 | 1549 | 1.06 | 65 | 26 | 301 | 5:01 | 25 | 25 | 70 | 0 |  | 0 |  | 500 | N2 | 2022-01-29 05:46 | 2022-01-29 06:50 | 14 | 2022-01-29 05:46 | 14 |  |  |  |  | Y |  |  |  | Y | [5 empty] | 0 | 199.81 | [23 empty] | 27.74 | 0 | A |  |  | 6.357 | 26.812 | 53.068 | 0.178 | 8.347 | 1.979 | 1811.35 | 130 | 0 | 1399 | 27 | 0 | 168 | 0 | 752 | 0 | 548 | 0 | 0 | 170 | 44
2022-01-28 | A69401 | 1 | 고탄소 | P-AE1055LSM |  | Al 탈산 | B | 33 | 39 | 51500 | 74.6 | C | D | D |  | 1 | 1 |  | 1520 | 1561 | 4600 |  |  | 4600 | 54.37 | 10 | 84610 | 1593 |  | Y | 39 | 32 | [7 empty] | 이호남 | 2 |  | Y |  |  |  |  | 0 | 10-1 | 0.01 | 97.58 | A |  | 1593 | 3 | 0.15 | 1548 | 1.36 | 64 | 26 | 265 | 4:25 | 25 | 25 | 71 | 0 |  | 0 |  | 600 | N2 | 2022-01-29 06:49 | 2022-01-29 07:05 | 16 | 2022-01-29 06:47 | 18 |  |  |  |  | Y |  |  |  | Y | [5 empty] | 0 | 209.2 | [23 empty] | 0.01 | 0 | A |  |  | 6.358 | 26.45 | 53.594 | 0.135 | 8.429 | 2.026 | 1811.35 | 0 | 0 | 741 | 0 | 0 | 188 | 0 | 904 | 0 | 647 | 0 | 0 | 189 | 13
2022-01-28 | B68781 | 2 | 저탄소 | SCM822HT |  | Al 탈산 | B | 16 | 19 | 52550 | 88.73 | C | D |  | D | 1 |  | 1 | 1555 | 1529 | 7500 |  |  | 7500 | 79.65 | 11 | 94160 | 1635 |  | Y | 43 | 36 | [7 empty] | 추창도 | 2 | [6 empty] | 98.35 | 12-9 | 0 | 179.03 | A |  | 1618 | 1 | 0.34 | 1564 | 1.31 | 56 | 22 | 246 | 4:06 | 15 | 16 | 0 | 15 | 150 | 94.4 | 0 | 0 | N2 | 2022-01-29 07:05 | 2022-01-29 07:30 | 25 | 2022-01-29 06:56 | 35 |  |  |  |  | N | [7 empty] | 2 | 4 | 0 | 21.92 | [23 empty] | 0.21 | 0.21 | A | [9 empty] | 1431 | 0 | 256 | 50 | 0 | 356 | 0 | 703 | 0 | 204 | 0 | 0 | 0 | 12
2022-01-29 | A69402 | 1 | 고탄소 | P-AE1055LSM |  | Al 탈산 | B | 35 | 4 | 52500 | 73.67 | D | D | D |  | 1 | 1 |  | 1520 | 1544 | 5200 |  |  | 5200 | 51.22 | 12 | 101532 | 1604 |  | Y | 42 | 29 | [7 empty] | 김덕진 | 2 | [6 empty] | 0 | 10-1 | 0.08 | 11.38 | A |  | 1604 | 3 | 0.16 | 1564 | 1.29 | 80 | 27 | 251 | 4:11 | 25 | 25 | 72 | 0 |  | 0 |  | 600 | N2 | 2022-01-29 07:46 | 2022-01-29 08:16 | 31 | 2022-01-29 07:44 | 32 |  |  |  |  | Y |  |  |  | Y | [5 empty] | 0 | 201.28 | [23 empty] | 1.16 | 0 | A |  |  | 6.45 | 26.688 | 53.725 | 0.136 | 8.329 | 2.013 | 1811.35 | 26 | 0 | 794 | 23 | 0 | 157 | 0 | 709 | 0 | 550 | 0 | 0 | 99 | 38
2022-01-29 | B68782 | 2 | 저탄소 | SCM822HT |  | Al 탈산 | B | 11 | 87 | 47450 | 88.05 | D | D |  | D | 1 |  | 1 | 1555 | 1558 | 7600 |  |  | 7600 | 50.8 | 19 | 149609 | 1620 |  | Y | 45 | 39 | [7 empty] | 김규완 | 2 |  |  |  |  | Y |  | 110.45 | 12-7 | 0 | 112.72 | A |  | 1619 | 1 | 0.38 | 1570 | 1.26 | 62 | 28 | 387 | 6:27 | 15 | 16 | 0 | 16 |  | 49.05 | 0 | 0 | N2 | 2022-01-29 08:11 | 2022-01-29 08:35 | 24 | 2022-01-29 08:02 | 33 |  |  |  |  | N | [7 empty] | 1 | 4 | 0 | 12.05 | [23 empty] | 0.1 | 0.1 | A | [9 empty] | 1581 | 21 | 0 | 81 | 0 | 258 | 0 | 698 | 0 | 204 | 0 | 0 | 57 | 0
2022-01-29 | A69403 | 1 | 고탄소 | P-AE1055LSM |  | Al 탈산 | B | 37 | 33 | 52900 | 76.17 | D | D | D |  | 1 | 1 |  | 1520 | 1555 | 4500 |  |  | 4500 | 44.32 | 12 | 101532 | 1596 |  | Y | 40 | 25 | [7 empty] | 차승주 | 2 |  | Y |  |  |  |  | 105.4 | 13-3 | 0.28 | 259.98 | A |  | 1596 | 3 | 0.16 | 1555 | 1.14 | 71 | 22 | 276 | 4:36 | 25 | 25 | 73 | 0 |  | 0 |  | 600 | N2 | 2022-01-29 08:51 | 2022-01-29 09:23 | 32 | 2022-01-29 08:51 | 32 |  |  |  |  | Y |  |  |  | Y | [5 empty] | 0 | 236.93 | [23 empty] | 2.51 | 0 | A | [9 empty] | 19 | 0 | 827 | 14 | 0 | 181 | 0 | 497 | 0 | 399 | 0 | 0 | 0 | 29
2022-01-29 | B68783 | 2 | 저탄소 | 25MOCRS4HM3 |  | Si 탈산 | B | 5 | 6 | 52600 | 101.85 | D | D |  | D | 1 |  | 1 | 1555 | 1565 | 7700 |  |  | 7700 | 171.64 | 6 | 44862 | 1653 |  | Y | 43 | 39 | [7 empty] | 김규완 | 2 |  |  |  |  | Y |  | 94 | 12-7 | 0 | 216.38 | A |  | 1654 | 1 | 0.34 | 1582 | 1.63 | 74 | 41 | 319 | 5:19 | 18 | 19 | 0 | 17 |  | 84.37 | 0 | 0 | N2 VD도착 N% 1. 190PPM ↓ N2 2. 190PPM ↑ AR | 2022-01-29 09:28 | 2022-01-29 09:46 | 18 | 2022-01-29 09:07 | 39 |  |  |  |  | Y | [7 empty] | 5 | 4 | 0 | 19.87 | [23 empty] | 0.63 | 0.63 | A | [9 empty] | 1155 | 25 | 210 | 62 | 0 | 0 | 0 | 696 | 0 | 0 | 0 | 0 | 197 | 0 |  |  | 4 | 0.04
2022-01-29 | A69404 | 1 | 고탄소 | P-AE1055LSM |  | Al 탈산 | B | 32 | 7 | 54300 | 85.57 | D | D | D |  | 1 | 1 |  | 1520 | 1565 | 4200 |  |  | 4200 | 41.37 | 12 | 101532 | 1592 |  | Y | 40 | 23 | [7 empty] | 김덕진 | 2 |  | Y | [6 empty] | 0.05 | 70.93 | A |  | 1592 | 3 | 0.15 | 1548 | 0.96 | 64 | 21 | 283 | 4:43 | 25 | 25 | 74 | 0 |  | 0 |  | 600 | N2 | 2022-01-29 10:00 | 2022-01-29 10:28 | 28 | 2022-01-29 10:00 | 28 |  |  |  |  | Y |  |  |  | Y | [5 empty] | 0 | 294.14 | [23 empty] | 3.91 | 0 | A | [9 empty] | 47 | 0 | 854 | 0 | 0 | 176 | 0 | 551 | 0 | 395 | 0 | 0 | 47 | 41
2022-01-29 | B68784 | 2 | 저탄소 | 25MOCRS4HM3 |  | Si 탈산 | B | 31 | 71 | 49750 | 96.35 | D | D |  | D | 1 |  | 1 | 1555 | 1549 | 8000 |  |  | 8000 | 77.99 | 18 | 102582 | 1662 |  | Y | 42 | 38 | [7 empty] | 김규완 | 2 |  |  |  |  | Y |  | 101.65 | 12-2 | 0 | 149.52 | A |  | 1645 | 1 | 0.35 | 1577 | 1.47 | 69 | 38 | 271 | 4:31 | 18 | 19 | 0 | 18 |  | 108.54 | 0 | 0 | N2 VD도착 N% 1. 190PPM ↓ N2 2. 190PPM ↑ AR | 2022-01-29 10:23 | 2022-01-29 10:41 | 18 | 2022-01-29 10:05 | 36 |  |  |  |  | Y | [7 empty] | 4 | 4.5 | 0 | 24.35 | [23 empty] | 0.6 | 0.6 | A | [9 empty] | 1303 | 10 | 214 | 47 | 0 | 0 | 0 | 703 | 0 | 0 | 0 | 0 | 199 | 6 |  |  | 4 | 0
2022-01-29 | A69405 | 1 | 고탄소 | AE1055LS |  | Al 탈산 | B | 33 | 40 | 51900 | 82.72 | D | D | D |  | 1 | 1 |  | 1520 | 1547 | 5200 |  |  | 5200 | 51.22 | 12 | 101520 | 1597 |  | Y | 41 | 32 | [7 empty] | 김덕진 | 2 |  | Y |  |  |  |  | 108.4 | 13-5 | 0.17 | 284.2 | A |  | 1597 | 3 | 0.16 | 1549 | 1.12 | 65 | 31 | 258 | 4:18 | 25 | 25 | 75 | 0 |  | 0 |  | 600 | N2 | 2022-01-29 11:07 | 2022-01-29 11:33 | 26 | 2022-01-29 11:06 | 28 |  |  |  |  | Y |  |  |  | Y | [5 empty] | 0 | 273.23 | [23 empty] | 5.26 | 0 | A | [9 empty] | 67 | 0 | 923 | 15 | 0 | 140 | 0 | 596 | 0 | 553 | 0 | 0 | 97 | 55
2022-01-29 | B68785 | 2 | 저탄소 | 25MOCRS4HM3 |  | Si 탈산 | B | 16 | 20 | 52000 | 96.55 | D | D |  | D | 1 |  | 1 | 1555 | 1552 | 8400 |  |  | 8400 | 86.7 | 17 | 96883 | 1643 |  | Y | 45 | 41 | [7 empty] | 이기호 | 2 | [6 empty] | 105 | 13-6 | 0 | 204.26 | A |  | 1644 | 1 | 0.33 | 1578 | 1.59 | 70 | 37 | 262 | 4:22 | 18 | 19 | 0 | 19 |  | 83.06 | 0 | 0 | N2 VD도착 N% 1. 190PPM ↓ N2 2. 190PPM ↑ AR | 2022-01-29 11:23 | 2022-01-29 11:40 | 16 | 2022-01-29 11:08 | 32 |  |  |  |  | Y | [7 empty] | 4 | 4.5 | 0 | 19.47 | [23 empty] | 0.59 | 0.59 | A | [9 empty] | 1249 | 0 | 106 | 53 | 0 | 0 | 0 | 696 | 0 | 0 | 0 | 0 | 98 | 0 |  |  |  | 0
2022-01-29 | A69406 | 1 | 고탄소 | AE1055LS |  | Al 탈산 | B | 21 | 72 | 47800 | 85.65 | D | D | D |  | 1 | 1 |  | 1520 | 1586 | 5300 |  |  | 5300 | 52.21 | 12 | 101520 | 1603 |  | Y | 42 | 31 | [7 empty] | 김덕진 | 2 |  | Y |  |  | N |  | 107.55 | 12-7 | 0.51 | 254.69 | A |  | 1603 | 3 | 0.15 | 1567 | 0.78 | 83 | 31 | 257 | 4:17 | 25 | 25 | 76 | 0 |  | 0 |  | 400 | N2 | 2022-01-29 12:10 | 2022-01-29 12:36 | 26 | 2022-01-29 12:09 | 27 |  |  |  |  | Y |  |  |  | Y | [5 empty] | 0 | 228.34 | [23 empty] | 6.49 | 0 | B | [9 empty] | 52 | 0 | 890 | 28 | 0 | 205 | 0 | 691 | 0 | 598 | 0 | 0 | 75 | 48
2022-01-29 | B68786 | 2 | 저탄소 | 25MOCRS4HM3 | TUNDISH교체전 | Si 탈산 | B | 35 | 5 | 53200 | 99.2 | D | D |  | D | 1 |  | 1 | 1555 | 1567 | 7900 |  |  | 7900 | 72.25 | 16 | 109342 | 1625 |  | Y | 44 | 39 | [7 empty] | 김규완 | 2 |  |  |  |  | Y |  | 100.8 | 13-5 | 0 | 59.07 | A |  | 1643 | 1 | 0.49 | 1577 | 1.48 | 69 | 36 | 286 | 4:46 | 18 | 19 | 0 | 20 |  | 105.16 | 0 | 0 | N2 VD도착 N% 1. 190PPM ↓ N2 2. 190PPM ↑ AR | 2022-01-29 12:35 | 2022-01-29 12:45 | 10 | 2022-01-29 12:19 | 26 |  |  |  |  | Y | [7 empty] | 4 | 3.5 | 0 | 23.94 | [23 empty] | 0.6 | 0.6 | A | [9 empty] | 1390 | 0 | 0 | 44 | 0 | 0 | 0 | 701 | 0 | 0 | 0 | 0 | 198 | 0 |  |  | 4
2022-01-29 | A69407 | 1 | 고탄소 | AE1055LS |  | Al 탈산 | B | 37 | 34 | 53000 | 89.73 | D | D | D |  | 1 | 1 |  | 1520 | 1548 | 5600 |  |  | 5600 | 55.16 | 12 | 101520 | 1591 |  | Y | 49 | 28 | [7 empty] | 김덕진 | 2 |  |  | Y |  | N |  | 112.85 | 14-1 | 6.89 | 277.85 | A |  | 1591 | 3 | 0.15 | 1555 | 0.88 | 71 | 35 | 271 | 4:31 | 25 | 25 | 77 | 0 |  | 0 |  | 600 | N2 | 2022-01-29 13:12 | 2022-01-29 13:37 | 25 | 2022-01-29 13:12 | 26 |  |  |  |  | Y |  |  |  | Y | [5 empty] | 0 | 262.09 | [23 empty] | 7.73 | 0 | A | [9 empty] | 87 | 0 | 961 | 11 | 0 | 55 | 0 | 594 | 0 | 852 | 0 | 0 | 136 | 48
2022-01-29 | B68787 | 2 | 중탄소 | SM45C | TUNDISH교체 | Si 탈산 | B | 5 | 7 | 52750 | 84.48 | D | D |  | D | 1 |  | 1 | 1540 | 1575 | 5600 |  |  | 5600 | 56.88 | 16 | 98460 | 1654 |  | Y | 38 | 29 | [7 empty] | 김규완 | 2 | [6 empty] | 98.85 | 13-2 | 0 | 115.09 | A |  | 1647 | 1 | 0.51 | 1585 | 1.58 | 92 | 39 | 336 | 5:36 | 15 | 16 | 0 | 21 | 180 | 128.14 | 0 | 0 | N2 | 2022-01-29 13:22 | 2022-01-29 14:06 | 44 | 2022-01-29 13:11 | 54 |  |  |  |  | N | [7 empty] | 2 | 4 | 0 | 25.92 | [16 empty] | 0.6 |  |  | 1.62 |  |  |  | 0.28 | 0.28 | A | [9 empty] | 0 | 0 | 208 | 17 | 0 | 41 | 0 | 801 | 0 | 205 | 0 | 0 | 0 | 60 |  |  |  |  | 1
2022-01-29 | A69408 | 1 | 고탄소 | AE1055LS |  | Al 탈산 | B | 32 | 8 | 0 | 78.73 | D | D | B |  | 1 | 1 |  | 1520 | 1609 | 3200 |  |  | 3200 | 31.52 | 12 | 101520 | 1602 |  | Y | 41 | 18 | [7 empty] | 김덕진 | 2 |  |  | Y |  | N |  | 154.45 |  | 0.04 | 69.14 | A |  | 1592 | 3 | 0.15 | 1558 | 0.94 | 74 | 23 | 256 | 4:16 | 25 | 25 | 78 | 0 |  | 0 |  | 600 | N2 | 2022-01-29 14:15 | 2022-01-29 14:42 | 26 | 2022-01-29 14:13 | 28 |  |  |  |  | Y |  |  |  | Y | [5 empty] | 0 | 235.69 | [23 empty] | 0 | 0 | A | [9 empty] | 41 | 0 | 866 | 0 | 0 | 218 | 0 | 710 | 0 | 399 | 0 | 0 | 96 | 29
2022-01-29 | B68788 | 2 | 중탄소 | SM45C |  | Si 탈산 | B | 31 | 72 | 48500 | 91.35 | D | D |  | B | 1 |  | 1 | 1540 | 1570 | 5700 |  |  | 5700 | 55.49 | 12 | 102720 | 1609 |  | Y | 42 | 38 | [7 empty] | 김규완 | 2 |  |  |  |  | Y |  | 99.1 | 11-9 | 0 | 139.59 | A |  | 1613 | 1 | 0.25 | 1554 | 1.34 | 61 | 31 | 346 | 5:46 | 15 | 16 | 0 | 22 |  | 61.93 | 0 | 0 | N2 | 2022-01-29 14:28 | 2022-01-29 15:07 | 39 | 2022-01-29 14:17 | 50 |  |  |  |  | N | [8 empty] | 4.5 | 0 | 15.16 | [23 empty] | 0.28 | 0.28 | A | [9 empty] | 0 | 0 | 0 | 22 | 0 | 36 | 0 | 701 | 0 | 204 | 0 | 0 | 100 | 21 |  |  | 4
2022-01-29 | A69409 | 1 | 고탄소 | AE1055LS |  | Al 탈산 | B | 33 | 41 | 51900 | 76.83 | D | B | B |  | 1 | 1 |  | 1520 | 1599 | 3600 |  |  | 3600 | 35.46 | 12 | 101520 | 1590 |  | Y | 41 | 21 | [7 empty] | 김덕진 | 2 |  | Y |  |  |  |  | 105.9 | 13-2 | 0.02 | 120.98 | A |  | 1590 | 3 | 0.16 | 1559 | 0.79 | 75 | 35 | 280 | 4:40 | 25 | 25 | 79 | 0 |  | 0 |  | 550 | N2 | 2022-01-29 15:13 | 2022-01-29 15:40 | 27 | 2022-01-29 15:12 | 28 |  |  |  |  | Y |  |  |  | Y | [5 empty] | 0 | 239.54 | [23 empty] | 0.49 | 0.58 | B | [9 empty] | 56 | 0 | 852 | 34 | 0 | 237 | 0 | 645 | 0 | 508 | 0 | 0 | 18 | 26
2022-01-29 | B68789 | 2 | 중탄소 | SM45C |  | Si 탈산 | B | 16 | 21 | 51900 | 82.05 | B | B |  | B | 1 |  | 1 | 1540 | 1565 | 5300 |  |  | 5300 | 35.53 | 22 | 149182 | 1622 |  | Y | 39 | 31 | [7 empty] | 임승우 | 2 | [8 empty] | 0 | 80.4 | A |  | 1612 | 1 | 0.17 | 1557 | 1.58 | 64 | 24 | 243 | 4:03 | 15 | 16 | 0 | 23 |  | 48.39 | 0 | 0 | N2 | 2022-01-29 15:26 | 2022-01-29 16:11 | 45 | 2022-01-29 15:14 | 57 |  |  |  |  | N | [8 empty] | 4.5 | 0 | 12.46 | [23 empty] | 0.34 | 0.34 | A | [9 empty] | 0 | 0 | 0 | 27 | 0 | 42 | 0 | 804 | 0 | 204 | 0 | 0 | 90 | 0
2022-01-29 | A69410 | 1 | 고탄소 | AE1055LS |  | Al 탈산 | B | 29 | 1 | 53200 | 84.58 | B | B | B |  | 1 | 1 |  | 1520 | 1577 | 5400 |  |  | 5400 | 53.19 | 12 | 101520 | 1609 |  | Y | 41 | 30 | [7 empty] | 김덕진 | 2 |  | Y |  |  |  |  | 98.75 | 13-4 | 0 | 241.33 | A |  | 1613 | 3 | 0.16 | 1554 | 1.4 | 70 | 25 | 290 | 4:50 | 25 | 25 | 80 | 0 |  | 0 |  | 550 | N2 | 2022-01-29 16:23 | 2022-01-29 16:39 | 17 | 2022-01-29 16:21 | 19 |  |  |  |  | Y |  |  |  | Y | [5 empty] | 0 | 253.85 | [23 empty] | 0 | 0.01 | A | [9 empty] | 109 | 0 | 841 | 23 | 0 | 223 | 0 | 716 | 0 | 508 | 0 | 0 | 108 | 65
2022-01-29 | B68790 | 2 | 중탄소 | SM45CR2 |  | Si 탈산 | B | 35 | 6 | 53300 | 100.87 | B | B |  | B | 1 |  | 1 | 1540 | 1557 | 5900 |  |  | 5900 | 131.53 | 6 | 44856 | 1626 |  | Y | 41 | 34 | [7 empty] | 임승우 | 2 | [6 empty] | 104.4 | 13-9 | 0 | 80.52 | A |  | 1614 | 1 | 0.19 | 1555 | 0 | 61 | 22 | 265 | 4:25 | 15 | 16 | 0 | 24 |  | 35.06 | 0 | 0 | N2 | 2022-01-29 16:51 | 2022-01-29 17:15 | 24 | 2022-01-29 16:27 | 48 |  |  |  |  | Y | [7 empty] | 6 | 4.2 | 0 | 10.4 | [23 empty] | 0.53 | 0.53 | A | [9 empty] | 0 | 0 | 0 | 40 | 0 | 0 | 0 | 797 | 0 | 0 | 0 | 0 | 147 | 21 |  |  | 4
2022-01-29 | A69411 | 1 | 고탄소 | AE1055LS |  | Al 탈산 | B | 37 | 35 | 52800 | 79.13 | B | B | B |  | 1 | 1 |  | 1520 | 1527 | 6200 |  |  | 6200 | 61.07 | 12 | 101520 | 1602 |  | Y | 41 | 30 | [7 empty] | 김덕진 | 2 |  | Y |  |  |  |  | 109 | 13-7 | 0.02 | 124.93 | A |  | 1602 | 3 | 0.17 | 1602 | 0 | 118 | 22 | 290 | 4:50 | 25 | 25 | 81 | 0 |  | 0 |  | 600 | N2 | 2022-01-29 17:16 | 2022-01-29 17:36 | 20 | 2022-01-29 17:14 | 22 |  |  |  |  | Y |  |  |  | Y | [5 empty] | 99.31 | 71.36 | [23 empty] | 0 | 0.01 | A | [9 empty] | 119 | 0 | 935 | 33 | 0 | 186 | 0 | 1048 | 0 | 702 | 0 | 0 | 72 | 64
2022-01-29 | B68791 | 2 | 중탄소 | SM45CR2 |  | Si 탈산 | B | 5 | 8 | 52650 | 95.58 | B | B |  | B | 1 |  | 1 | 1540 | 1555 | 5500 |  |  | 5500 | 64.21 | 12 | 85656 | 1621 |  | Y | 40 | 32 | [7 empty] | 임승우 | 2 | [6 empty] | 100.85 | 13-4 | 0 | 108.58 | A |  | 1607 | 1 | 0.22 | 1552 | 1.42 | 58 | 23 | 288 | 4:48 | 15 | 16 | 0 | 25 |  | 43.9 | 0 | 0 | N2 | 2022-01-29 18:00 | 2022-01-29 18:21 | 21 | 2022-01-29 17:36 | 45 |  |  |  |  | Y | [7 empty] | 15 | 4.1 | 0 | 11.77 | [23 empty] | 0.73 | 0.73 | A | [9 empty] | 36 | 0 | 194 | 41 | 0 | 0 | 0 | 797 | 0 | 0 | 0 | 0 | 151 | 19 |  |  | 4
2022-01-29 | A69412 | 1 | 고탄소 | AE1055LS |  | Al 탈산 | B | 32 | 9 | 53800 | 82.17 | B | B | B |  | 1 | 1 |  | 1520 | 1522 | 7000 |  |  | 7000 | 68.95 | 12 | 101520 | 1605 |  | Y | 42 | 34 | [7 empty] | 김덕진 | 2 |  | Y |  |  |  |  | 107.15 | 14-1 | 0 | 196.32 | A |  | 1605 | 3 | 0.16 | 1558 | 1.18 | 74 | 33 | 327 | 5:27 | 25 | 25 | 82 | 0 |  | 0 |  | 600 | N2 | 2022-01-29 18:24 | 2022-01-29 18:38 | 14 | 2022-01-29 18:22 | 15 |  |  |  |  | Y |  |  |  | Y | [5 empty] | 0 | 258.56 | [23 empty] | 0 | 1.36 | A | [9 empty] | 63 | 0 | 878 | 31 | 0 | 152 | 0 | 1414 | 0 | 706 | 0 | 0 | 228 | 37
2022-01-29 | B68792 | 2 | 중탄소 | SM45CR2 |  | Si 탈산 | B | 31 | 73 | 48800 | 93.32 | B | B |  | B | 1 |  | 1 | 1540 | 1549 | 6000 |  |  | 6000 | 59.23 | 12 | 101292 | 1627 |  | Y | 42 | 36 | [7 empty] | 임승우 | 2 | [6 empty] | 102.7 | 12-2 | 0 | 130.93 | A |  | 1614 | 1 | 0.27 | 1555 | 1.52 | 61 | 28 | 307 | 5:07 | 15 | 16 | 0 | 26 |  | 113.63 | 0 | 0 | N2 | 2022-01-29 19:05 | 2022-01-29 19:25 | 19 | 2022-01-29 18:46 | 38 |  |  |  |  | Y | [7 empty] | 5 | 4.2 | 0 | 26.64 | [23 empty] | 0.7 | 0.7 | A | [9 empty] | 19 | 0 | 0 | 45 | 0 | 0 | 0 | 695 | 0 | 0 | 0 | 0 | 108 | 0 |  |  | 4
2022-01-29 | A69413 | 1 | 고탄소 | AE1055LS | TUNDISH교체전 | Al 탈산 | B | 33 | 42 | 51400 | 79.4 | B | B | B |  | 1 | 1 |  | 1520 | 1545 | 5100 |  |  | 5100 | 62.78 | 10 | 81230 | 1605 | 369 | Y | 42 | 27 | [7 empty] | 박재승 | 2 |  | Y | [6 empty] | 0 | 218.99 | A |  | 1605 | 3 | 0.16 | 1561 | 1.13 | 77 | 40 | 265 | 4:25 | 25 | 25 | 83 | 0 |  | 0 |  | 600 | N2 | 2022-01-29 19:19 | 2022-01-29 19:38 | 19 | 2022-01-29 19:16 | 21 |  |  |  |  | Y |  |  |  | Y | [5 empty] | 0 | 253.51 | [23 empty] | 0 | 0 | A | [9 empty] | 28 | 0 | 816 | 12 | 0 | 157 | 0 | 822 | 0 | 596 | 0 | 0 | 75 | 25
2022-01-29 | B68793 | 2 | 중탄소 | SM45CR2 |  | Si 탈산 | B | 16 | 22 | 52100 | 102.63 | B | B |  | B | 1 |  | 1 | 1540 | 1566 | 5200 |  |  | 5200 | 52.56 | 13 | 98941 | 1625 |  | Y | 40 | 31 |  |  | B68790 | 03 |  |  |  | 임승우 | 2 |  |  | Y |  |  |  | 99.4 | 12-9 | 0 | 65.78 | A |  | 1613 | 1 | 0.22 | 1550 | 1.63 | 56 | 24 | 236 | 3:56 | 15 | 16 | 0 | 27 | 30 | 47.85 | 0 | 0 | N2 | 2022-01-29 20:13 | 2022-01-29 20:31 | 18 | 2022-01-29 19:41 | 49 |  |  |  |  | Y | [7 empty] | 13 | 4.5 | 0 | 12.68 | [23 empty] | 0.55 | 0.55 | A | [9 empty] | 0 | 0 | 214 | 20 | 0 | 0 | 0 | 698 | 0 | 0 | 0 | 0 | 150 | 15 |  |  | 4
2022-01-29 | A69414 | 1 | 고탄소 | G-AE1055LST | TUNDISH교체 | Al 탈산 | B | 29 | 2 | 53800 | 89 | B | B | B |  | 1 | 1 |  | 1520 | 1550 | 6700 |  |  | 6700 | 79.2 | 10 | 84600 | 1632 |  | Y | 40 | 33 | [7 empty] | 박재승 | 2 |  | Y |  |  |  |  | 109.15 | 14-5 | 0 | 248.71 | A |  | 1632 | 3 | 0.15 | 1571 | 1.27 | 87 | 26 | 282 | 4:42 | 25 | 25 | 84 | 0 |  | 0 |  | 600 | N2 | 2022-01-29 20:26 | 2022-01-29 21:02 | 38 | 2022-01-29 20:24 | 40 |  |  |  |  | Y |  |  |  | Y | [5 empty] | 0 | 303.23 | [19 empty] | 1.38 |  |  |  | 0 | 0 | A | [9 empty] | 18 | 0 | 816 | 25 | 0 | 167 | 0 | 944 | 0 | 591 | 0 | 0 | 160 | 60 |  |  |  |  | 1
2022-01-29 | B68794 | 2 | 중탄소 | SM45CR2 | TUNDISH교체전 | Si 탈산 | B | 35 | 7 | 53300 | 100.88 | B | B |  | B | 1 |  | 1 | 1540 | 1561 | 5500 |  |  | 5500 | 68.25 | 11 | 80587 | 1619 |  | Y | 43 | 33 |  |  | B68791 | 03 |  |  |  | 임승우 | 2 |  |  | Y |  |  |  | 158 |  | 0.01 | 18.04 | A |  | 1610 | 1 | 0.28 | 1554 | 1.4 | 60 | 27 | 264 | 4:24 | 15 | 16 | 0 | 28 |  | 41.12 | 0 | 0 | N2 | 2022-01-29 21:16 | 2022-01-29 21:34 | 18 | 2022-01-29 20:53 | 41 |  |  |  |  | Y | [7 empty] | 6 | 4.2 | 0 | 11.19 | [23 empty] | 0.57 | 0.57 | A | [9 empty] | 81 | 0 | 202 | 46 | 0 | 0 | 0 | 695 | 0 | 0 | 0 | 0 | 222 | 22 |  |  | 4
2022-01-29 | A69415 | 1 | 고탄소 | G-AE1055LST |  | Al 탈산 | B | 37 | 36 | 52400 | 99.12 | B | B | B |  | 1 | 1 |  | 1520 | 1558 | 5000 |  |  | 5000 | 42.22 | 14 | 118440 | 1590 |  | Y | 46 | 25 | 출강량 과다로 연주잔강 약2톤 버림 | [6 empty] | 박재승 | 2 |  |  | Y |  |  |  | 113.7 | 14-1 | 0 | 105.77 | A |  | 1590 | 3 | 0.15 | 1554 | 0.71 | 70 | 21 | 296 | 4:56 | 25 | 25 | 85 | 0 |  | 0 |  | 600 | N2 | 2022-01-29 21:36 | 2022-01-29 22:07 | 31 | 2022-01-29 21:34 | 33 |  |  |  |  | Y |  |  |  | Y | [5 empty] | 0 | 323.35 | [23 empty] | 0 | 0 | A | [9 empty] | 67 | 0 | 859 | 48 | 0 | 189 | 0 | 791 | 0 | 601 | 0 | 0 | 18 | 46
2022-01-29 | B68795 | 2 | 저탄소 | SHPG2 | TUNDISH교체 | Al 탈산 | B | 5 | 9 | 53400 | 106.22 | B | B |  | C | 1 |  | 1 | 1555 | 1548 | 9900 |  |  | 9900 | 97.51 | 12 | 101532 | 1663 |  | Y | 57 | 48 |  |  | B68792 | 03 |  |  |  | 임승우 | 2 |  |  | Y |  |  |  | 106 | 13-10 | 0 | 236.14 | A |  | 1656 | 1 | 0.8 | 1592 | 1.44 | 84 | 37 | 490 | 8:10 | 16 | 16 | 0 | 29 |  | 118.43 | 0 | 0 | N2 | 2022-01-29 22:31 | 2022-01-29 23:01 | 31 | 2022-01-29 22:20 | 42 |  |  |  |  | Y | [7 empty] | 3 |  | 0 | 24.81 | 첫차지 감압시간8분 극진공시간미달 | [18 empty] | 1.92 |  |  |  | 0.37 | 0.37 | A | [9 empty] | 856 | 1981 | 0 | 42 | 0 | 68 | 0 | 795 | 0 | 0 | 0 | 0 | 121 | 0 |  |  | 9 |  | 1
2022-01-29 | A69416 | 1 | 고탄소 | G-AE1055LST |  | Al 탈산 | B | 32 | 10 | 53900 | 90.82 | B | C | C |  | 1 | 1 |  | 1520 | 1572 | 5000 |  |  | 5000 | 49.25 | 12 | 101520 | 1595 |  | Y | 51 | 28 | [7 empty] | 박재승 | 2 |  | Y |  |  |  |  | 97.55 | 12-10 | 0 | 283.86 | A |  | 1598 | 3 | 0.19 | 1559 | 1 | 75 | 26 | 298 | 4:58 | 25 | 25 | 86 | 0 |  | 0 |  | 700 | N2 | 2022-01-29 23:14 | 2022-01-29 23:37 | 23 | 2022-01-29 23:13 | 24 |  |  |  |  | Y |  |  |  | Y | [5 empty] | 0 | 274.25 | [23 empty] | 1.12 | 1.35 | A | [9 empty] | 112 | 0 | 824 | 24 | 0 | 190 | 0 | 717 | 0 | 552 | 0 | 0 | 158 | 0
2022-01-29 | B68796 | 2 | 저탄소 | SHPG2 |  | Al 탈산 | B | 31 | 74 | 49150 | 97.97 | B | C |  |  | 1 |  | 1 | 1555 | 1534 | 8900 |  |  | 8900 | 87.66 | 12 | 101532 | 1629 |  | Y | 51 | 45 |  |  | B68793 | 03 |  |  |  | 임승우 | 2 |  | Y |  |  |  |  | 106.15 | 12-5 | 0 | 227.84 | A |  |  | 1 | 0.79 | 1572 |  | 64 | 32 | 516 | 8:36 | 16 | 16 |  |  |  | 0 | 0 |  | N2 | 2022-01-29 23:35 | 2022-01-30 00:01 | 27 | 2022-01-29 23:26 | 36 | [12 empty] | 2 |  | 0 | 0.35 | [23 empty] | 0.27 | 0.27 | A | [9 empty] | 857 | 3746 | 0 | 31 | 0 | 38 | 0 | 744 | 0 | 103 | 0 | 0 | 103 | 5 |  |  | 4
2022-01-29 | B68797 | 2 | 저탄소 | FPA-SHPG2 |  | Al 탈산 | B | 16 | 23 | 52300 | 100.55 | C | C |  | C | 1 |  | 1 | 1555 | 1545 | 8600 |  |  | 8600 | 92.4 | 11 | 93071 | 1634 |  | Y | 49 | 42 |  |  | B68794 | 03 |  |  |  | 추창도 | 2 |  |  |  |  | Y |  | 107 | 13-7 | 0 | 245.43 | A |  | 1635 | 1 | 0.53 | 1574 | 1.42 | 66 | 30 | 354 | 5:54 | 16 | 16 | 0 | 31 |  | 73.66 | 0 | 0 | N2 | 2022-01-30 00:41 | 2022-01-30 01:07 | 26 | 2022-01-30 00:27 | 41 | [12 empty] | 2 |  | 0 | 16.37 | [23 empty] | 0.29 | 0.29 | A | [9 empty] | 1011 | 1826 | 0 | 21 | 0 | 41 | 0 | 937 | 0 | 404 | 0 | 0 | 48 | 12
2022-01-29 | A69417 | 1 | 고탄소 | G-AE1055LST |  | Al 탈산 | B | 33 | 43 | 51700 | 70.33 | C | C | C |  | 1 | 1 |  | 1520 | 1531 | 6400 |  |  | 6400 | 63.04 | 12 | 101520 | 1574 |  | Y | 39 | 33 | [7 empty] | 이호남 | 2 | [5 empty] | 0 |  |  | 0 | 189.95 | A |  | 1574 | 3 | 0.14 | 1544 | 0.97 | 60 | 18 | 205 | 3:25 | 25 | 25 | 87 | 0 |  | 0 |  | 350 | N2 | 2022-01-30 00:46 | 2022-01-30 00:53 | 8 | 2022-01-30 00:45 | 8 |  |  |  |  | Y |  |  |  | Y | [5 empty] | 0 | 127.89 | [23 empty] | 3.13 | 1.65 | B | [9 empty] | 62 | 0 | 854 | 15 | 0 | 160 | 0 | 1152 | 0 | 838 | 0 | 0 | 181 | 21
2022-01-29 | B68798 | 2 | 저탄소 | FPA-SHPG2 |  | Al 탈산 | B | 35 | 8 | 53500 | 104.37 | C | C |  | C | 1 |  | 1 | 1555 | 1377 | 9700 |  |  | 9700 | 104.22 | 11 | 93071 | 1633 | 361 | Y | 53 | 50 |  |  | B68795 | 03 |  |  |  | 추창도 | 2 |  |  | Y |  | Y |  | 111.4 | 14-6 | 0 | 307.59 | A |  | 1644 | 1 | 0.17 | 1581 | 1.58 | 73 | 35 | 310 | 5:10 | 16 | 17 | 0 | 32 |  | 113.22 | 0 | 0 | N2 | 2022-01-30 01:48 | 2022-01-30 02:05 | 18 | 2022-01-30 01:31 | 34 | [12 empty] | 4 |  | 0 | 24.24 | [23 empty] | 0.2 | 0.2 | A | [9 empty] | 847 | 1935 | 0 | 37 | 0 | 42 | 0 | 783 | 0 | 326 | 0 | 0 | 51 | 10
2022-01-29 | A69418 | 1 | 고탄소 | G-AE1055LST |  | Al 탈산 | B | 29 | 3 | 53500 | 74.35 | C | C | C |  | 1 | 1 |  | 1520 | 1546 | 5500 |  |  | 5500 | 65.01 | 10 | 84600 | 1592 |  | Y | 41 | 28 | [7 empty] | 이호남 | 2 | [6 empty] | 99.5 | 13-4 | 0.05 | 180.28 | A |  | 1592 | 3 | 0.17 | 1554 | 1.15 | 70 | 22 | 255 | 4:15 | 25 | 25 | 88 | 0 |  | 0 |  | 350 | N2 | 2022-01-30 01:57 | 2022-01-30 02:12 | 16 | 2022-01-30 01:56 | 16 |  |  |  |  | Y |  |  |  | Y | [5 empty] | 0 | 142.49 | [23 empty] | 3.13 | 3.57 | A | [9 empty] | 29 | 0 | 851 | 0 | 0 | 209 | 0 | 871 | 0 | 704 | 0 | 0 | 182 | 21
2022-01-29 | B68799 | 2 | 저탄소 | SHPG2 |  | Al 탈산 | B | 5 | 10 | 52150 | 100.8 | C | C |  | C | 1 |  | 1 | 1555 | 1519 | 9900 |  |  | 9900 | 97.51 | 12 | 101532 | 1632 |  | Y | 53 | 47 |  |  | B68796 | 03 |  |  |  | 추창도 | 2 |  |  |  |  | Y |  | 104.85 | 13-8 | 0 | 228.2 | A |  | 1635 | 1 | 0.31 | 1574 | 1.53 | 66 | 34 | 296 | 4:56 | 16 | 17 | 0 | 33 |  | 138.25 | 0 | 0 | N2 | 2022-01-30 02:49 | 2022-01-30 03:04 | 15 | 2022-01-30 02:39 | 25 |  |  |  |  | Y | [7 empty] | 3 | 3.5 | 0 | 28.6 | [23 empty] | 0.4 | 0.4 | A | [9 empty] | 1077 | 1792 | 0 | 32 | 0 | 41 | 0 | 780 | 0 | 335 | 0 | 0 | 134 | 12
2022-01-29 | A69419 | 1 | 고탄소 | G-AE1055LST |  | Al 탈산 | B | 37 | 37 | 53400 | 76.33 | C | C | C |  | 1 | 1 |  | 1520 | 1532 | 5600 |  |  | 5600 | 55.16 | 12 | 101520 | 1596 | 360 | Y | 41 | 33 | [7 empty] | 이호남 | 2 | [5 empty] | 0 |  |  | 0 | 153.28 | A |  | 1596 | 3 | 0.17 | 1555 | 1.17 | 71 | 30 | 275 | 4:35 | 25 | 25 | 89 | 0 |  | 0 |  | 450 | N2 | 2022-01-30 03:00 | 2022-01-30 03:19 | 19 | 2022-01-30 02:59 | 20 |  |  |  |  | Y |  |  |  | Y | [5 empty] | 0 | 167.78 | [23 empty] | 3.13 | 5.26 | A | [9 empty] | 66 | 0 | 879 | 14 | 0 | 200 | 0 | 614 | 0 | 498 | 0 | 0 | 76 | 26
2022-01-29 | B68800 | 2 | 저탄소 | SHPG2 |  | Al 탈산 | B | 31 | 75 | 48950 | 95.2 | C | C |  | C | 1 |  | 1 | 1555 | 1547 | 8900 |  |  | 8900 | 87.66 | 12 | 101532 | 1640 |  | Y | 47 | 42 |  |  | B68797 | 03 |  |  |  | 추창도 | 2 |  |  | Y |  |  |  | 111.45 | 12-10 | 0 | 245.66 | A |  | 1635 | 1 | 0.22 | 1576 | 1.41 | 68 | 33 | 350 | 5:50 | 16 | 16 | 0 | 34 |  | 77.23 | 0 | 0 | N2 | 2022-01-30 03:51 | 2022-01-30 04:04 | 13 | 2022-01-30 03:39 | 25 | [12 empty] | 2 |  | 0 | 17.86 | [23 empty] | 0.27 | 0.27 | A | [9 empty] | 1191 | 1766 | 0 | 31 | 0 | 45 | 0 | 856 | 0 | 334 | 0 | 0 | 73 | 6
2022-01-29 | A69420 | 1 | 고탄소 | G-AE1055LST |  | Al 탈산 | B | 32 | 11 | 53800 | 74.3 | C | C | C |  | 1 | 1 |  | 1520 | 1535 | 5500 |  |  | 5500 | 65.01 | 10 | 84600 | 1585 |  | Y | 40 | 28 | [7 empty] | 이호남 | 2 |  | Y |  |  |  | 0 | 0 | 10-1 | 0 | 232.69 | A |  | 1585 | 3 | 0.14 | 1546 | 1.18 | 62 | 21 | 281 | 4:41 | 25 | 25 | 90 | 0 |  | 0 |  | 400 | N2 | 2022-01-30 04:11 | 2022-01-30 04:32 | 21 | 2022-01-30 04:10 | 22 |  |  |  |  | Y |  |  |  | Y | [5 empty] | 0 | 154.78 | [23 empty] | 4.74 | 5.76 | A | [9 empty] | 18 | 0 | 760 | 24 | 0 | 209 | 0 | 655 | 0 | 517 | 0 | 0 | 75 | 25
2022-01-29 | B68801 | 2 | 저탄소 | SHPG2 |  | Al 탈산 | B | 16 | 24 | 51650 | 95.05 | C | C |  | C | 1 |  | 1 | 1555 | 1546 | 8900 |  |  | 8900 | 78.76 | 14 | 113002 | 1642 |  | Y | 46 | 42 |  |  | B68798 | 03 |  |  |  | 추창도 | 2 |  |  | Y |  |  |  | 110.35 | 14-1 | 0 | 232.19 | A |  | 1641 | 1 | 0.19 | 1576 | 1.44 | 68 | 31 | 320 | 5:20 | 18 | 18 | 0 | 35 |  | 114.6 | 0 | 0 | N2 | 2022-01-30 04:52 | 2022-01-30 05:10 | 18 | 2022-01-30 04:42 | 28 | [12 empty] | 4 |  | 0 | 26.5 | [23 empty] | 0.44 | 0.44 | A | [9 empty] | 1199 | 1769 | 0 | 42 | 0 | 0 | 0 | 778 | 0 | 334 | 0 | 0 | 52 | 14
2022-01-29 | A69421 | 1 | 고탄소 | G-AE1055LST |  | Al 탈산 | B | 33 | 44 | 51800 | 79.37 | C | C | C |  | 1 | 1 |  | 1520 | 1541 | 5400 |  |  | 5400 | 53.19 | 12 | 101520 | 1583 |  | Y | 40 | 31 | [7 empty] | 이호남 | 2 |  | Y |  |  |  |  | 102.4 | 12-8 | 0 | 255.7 | A |  | 1587 | 3 | 0.14 | 1547 | 1.03 | 63 | 17 | 270 | 4:30 | 25 | 25 | 91 | 0 |  | 0 |  | 400 | N2 | 2022-01-30 05:18 | 2022-01-30 05:40 | 22 | 2022-01-30 05:18 | 22 |  |  |  |  | Y |  |  |  | Y | [5 empty] | 0 | 184.85 | [23 empty] | 10.1 | 5.76 | A | [9 empty] | 63 | 0 | 819 | 14 | 0 | 211 | 0 | 750 | 0 | 552 | 0 | 0 | 157 | 39
2022-01-29 | B68802 | 2 | 저탄소 | SHPG2 | TUNDISH교체전 | Al 탈산 | B | 35 | 9 | 53750 | 95.65 | C | C |  | C | 1 |  | 1 | 1555 | 1553 | 8200 |  |  | 8200 | 74.47 | 14 | 110105 | 1643 |  | Y | 45 | 37 |  |  | B68799 | 05 |  |  |  | 추창도 | 2 | [6 empty] | 113.05 | 14-8 | 0 | 249.89 | A |  | 1632 | 1 | 0.18 | 1571 | 1.29 | 63 | 36 | 320 | 5:20 | 16 | 16 | 0 | 36 |  | 96.08 | 0 | 0 | N2 | 2022-01-30 05:52 | 2022-01-30 06:12 | 20 | 2022-01-30 05:39 | 33 | [12 empty] | 2 |  | 0 | 20.92 | [23 empty] | 0.16 | 0.16 | A | [9 empty] | 1233 | 1759 | 0 | 18 | 0 | 47 | 0 | 852 | 0 | 336 | 0 | 0 | 87 | 5 |  |  | 6
2022-01-29 | A69422 | 1 | 고탄소 | G-AE1055LST |  | Al 탈산 | B | 29 | 4 | 53500 | 77.07 | C | C | A |  | 1 | 1 |  | 1520 | 1558 | 5200 |  |  | 5200 | 51.22 | 12 | 101520 | 1580 |  | Y | 42 | 30 | [7 empty] | 이호남 | 2 |  | Y | [6 empty] | 0.02 | 155.92 | A |  | 1585 | 3 | 0.18 | 1554 | 0.91 | 70 | 17 | 265 | 4:25 | 25 | 25 | 92 | 0 |  | 0 |  | 500 | N2 | 2022-01-30 06:18 | 2022-01-30 06:48 | 30 | 2022-01-30 06:16 | 32 |  |  |  |  | Y |  |  |  | Y | [5 empty] | 0 | 167.86 | [23 empty] | 11.91 | 5.76 | A | [9 empty] | 28 | 0 | 783 | 9 | 0 | 179 | 0 | 944 | 0 | 672 | 0 | 0 | 182 | 7
2022-01-29 | B68803 | 2 | 저탄소 | AE5120HF | TUNDISH교체 | Si 탈산 | B | 5 | 11 | 52500 | 104.45 | C | C |  | A | 1 |  | 1 | 1555 | 1559 | 7800 |  |  | 7800 | 79.56 | 12 | 98040 | 1683 |  | Y | 45 | 38 | [7 empty] | 추창도 | 2 | [6 empty] | 99.9 | 13-3 | 0 | 233.49 | A |  | 1665 | 1 | 0.16 | 1593 | 1.65 | 84 | 29 | 229 | 3:49 | 16 | 20 | 0 | 37 |  | 42.38 | 0 | 0 | N2 | 2022-01-30 07:00 | 2022-01-30 07:39 | 39 | 2022-01-30 06:36 | 62 |  |  |  |  | N | [7 empty] | 4 | 4 | 12.43 | 0 | [16 empty] | 0.5 |  |  | 2.02 |  |  |  | 0.5 | 0.5 | A | [9 empty] | 1012 | 0 | 0 | 43 | 0 | 0 | 0 | 549 | 0 | 0 | 0 | 0 | 95 | 7 |  |  | 6 |  | 1
2022-01-30 | A69423 | 1 | 고탄소 | G-AE1055LST |  | Al 탈산 | B | 37 | 38 | 52900 | 75.1 | A | A | A |  | 1 | 1 |  | 1520 | 1579 | 4000 |  |  | 4000 | 39.4 | 12 | 101520 | 1590 |  | Y | 40 | 23 |  |  | A69420 |  |  |  |  | 조관훈 | 2 | [8 empty] | 0.04 | 159.53 | A |  | 1590 | 3 | 0.18 | 1557 | 1 | 73 | 22 | 298 | 4:58 | 25 | 26 | 93 | 0 |  | 0 |  | 600 | N2 | 2022-01-30 07:17 | 2022-01-30 07:47 | 30 | 2022-01-30 07:15 | 32 |  |  |  |  | Y |  |  |  | Y | [5 empty] | 0 | 152.1 | [23 empty] | 0 | 0 | B | [9 empty] | 0 | 0 | 813 | 27 | 0 | 203 | 0 | 499 | 0 | 399 | 0 | 0 | 115 | 24
2022-01-30 | B68804 | 2 | 저탄소 | AE5120HF |  | Si 탈산 | B | 31 | 76 | 49500 | 90.58 | A | A |  | A | 1 |  | 1 | 1555 | 1602 | 6000 |  |  | 6000 | 61.2 | 12 | 98040 | 1662 |  | Y | 42 | 36 | [7 empty] | 박용우 | 2 | [6 empty] | 101.1 | 11-10 | 0 | 201.54 | A |  | 1649 | 1 | 0.17 | 1582 | 2.03 | 73 | 33 | 286 | 4:46 | 16 | 16 | 0 | 38 |  | 38.96 | 0 | 0 | N2 | 2022-01-30 07:45 | 2022-01-30 08:38 | 53 | 2022-01-30 07:28 | 70 |  |  |  |  | N | [7 empty] | 3 | 4.5 | 10.22 | 0 | [23 empty] | 0.26 | 0.26 | A | [9 empty] | 1072 | 0 | 266 | 64 | 0 | 0 | 0 | 697 | 0 | 0 | 0 | 0 | 97 | 6 |  |  | 6
2022-01-30 | A69424 | 1 | 고탄소 | G-AE1055LST |  | Al 탈산 | B | 32 | 12 | 54400 | 82.9 | A | A | A |  | 1 | 1 |  | 1520 | 1592 | 4700 |  |  | 4700 | 55.56 | 10 | 84600 | 1599 |  | Y | 42 | 27 |  |  | A69421 |  |  |  |  | 조관훈 | 2 |  |  | Y |  |  |  | 106.25 | 13-9 | 0 | 251.95 | A |  | 1599 | 3 | 0.18 | 1554 | 1.13 | 70 | 24 | 272 | 4:32 | 25 | 25 | 94 | 0 |  | 0 |  | 600 | N2 | 2022-01-30 08:26 | 2022-01-30 08:47 | 21 | 2022-01-30 08:25 | 22 |  |  |  |  | Y |  |  |  | Y | [5 empty] | 0 | 261.02 | [23 empty] | 3.6 | 0 | A | [9 empty] | 41 | 0 | 862 | 27 | 0 | 163 | 0 | 869 | 0 | 596 | 0 | 0 | 97 | 28
2022-01-30 | B68805 | 2 | 저탄소 | AE5120HF |  | Si 탈산 | B | 16 | 25 | 52000 | 93.87 | A | A |  | A | 1 |  | 1 | 1555 | 1552 | 7500 |  |  | 7500 | 76.5 | 12 | 98040 | 1646 | 708 | Y | 44 | 41 | [7 empty] | 박용우 | 2 | [6 empty] | 101.6 | 13-1 | 0 | 160.16 | A |  | 1637 | 1 | 0.19 | 1579 | 1.46 | 70 | 28 | 214 | 3:34 | 16 | 16 | 0 | 39 |  | 28.73 | 0 | 0 | N2 | 2022-01-30 08:48 | 2022-01-30 09:37 | 49 | 2022-01-30 08:32 | 65 |  |  |  |  | N | [7 empty] | 4 | 5 | 8.31 | 0 | [23 empty] | 0.22 | 0.22 | A | [9 empty] | 1031 | 0 | 212 | 63 | 0 | 0 | 0 | 498 | 0 | 0 | 0 | 0 | 97 | 13 |  |  | 6
2022-01-30 | A69425 | 1 | 고탄소 | G-AE1055LST |  | Al 탈산 | B | 33 | 45 | 52700 | 81.43 | A | A | A |  | 1 | 1 |  | 1520 | 1523 | 5800 |  |  | 5800 | 57.13 | 12 | 101520 | 1595 |  | Y | 43 | 32 |  |  | A69422 |  |  |  |  | 조관훈 | 2 |  |  | Y |  |  |  | 102.4 | 12-8 | 0 | 253.26 | A |  | 1595 | 3 | 0.19 | 1558 | 1 | 74 | 25 | 286 | 4:46 | 25 | 25 | 95 | 0 |  | 0 |  | 600 | N2 | 2022-01-30 09:26 | 2022-01-30 09:48 | 22 | 2022-01-30 09:24 | 24 |  |  |  |  | Y |  |  |  | Y | [5 empty] | 0 | 244.91 | [23 empty] | 5.4 | 0 | A | [9 empty] | 27 | 0 | 815 | 0 | 0 | 164 | 0 | 941 | 0 | 694 | 0 | 0 | 132 | 23
2022-01-30 | B68806 | 2 | 저탄소 | AE5120HF |  | Si 탈산 | B | 35 | 10 | 52500 | 96.73 | A | A |  | A | 1 |  | 1 | 1555 | 1587 | 6500 |  |  | 6500 | 66.3 | 12 | 98040 | 1660 |  | Y | 42 | 35 | [7 empty] | 박용우 | 2 | [6 empty] | 106.6 | 13-10 | 0 | 176.11 | A |  | 1640 | 1 | 0.16 | 1580 | 1.5 | 71 | 31 | 265 | 4:25 | 16 | 16 | 0 | 40 |  | 28.43 | 0 | 0 | N2 | 2022-01-30 09:53 | 2022-01-30 10:35 | 42 | 2022-01-30 09:35 | 59 |  |  |  |  | N | [7 empty] | 4 | 4.5 | 8.83 | 0 | [23 empty] | 0.34 | 0.34 | A | [9 empty] | 1103 | 0 | 479 | 111 | 0 | 0 | 0 | 498 | 0 | 0 | 0 | 0 | 102 | 32 |  |  | 6
2022-01-30 | A69426 | 1 | 고탄소 | G-AE1055LST |  | Al 탈산 | B | 29 | 5 | 53900 | 87.62 | A | A | A |  | 1 | 1 |  | 1520 | 1557 | 5000 |  |  | 5000 | 59.1 | 10 | 84600 | 1600 |  | Y | 42 | 28 |  |  | A69423 |  |  |  |  | 조관훈 | 2 |  | Y |  |  |  |  | 100.3 | 13-4 | 0.03 | 181.32 | A |  | 1600 | 3 | 0.2 | 1554 | 1.02 | 70 | 31 | 420 | 7:00 | 25 | 25 | 96 | 0 |  | 0 |  | 600 | N2 | 2022-01-30 10:31 | 2022-01-30 10:47 | 16 | 2022-01-30 10:30 | 17 |  |  |  |  | Y |  |  |  | Y | [5 empty] | 0 | 286.84 | [23 empty] | 6.75 | 0 | A | [9 empty] | 0 | 0 | 770 | 0 | 0 | 191 | 0 | 816 | 0 | 563 | 0 | 0 | 79 | 43
2022-01-30 | B68807 | 2 | 저탄소 | AE5120HF |  | Si 탈산 | B | 5 | 12 | 52100 | 103.03 | A | A |  | A | 1 |  | 1 | 1555 | 1532 | 8000 |  |  | 8000 | 81.6 | 12 | 98040 | 1638 |  | Y | 45 | 41 | [7 empty] | 박용우 | 2 | [6 empty] | 98.9 | 13-1 | 0 | 178.02 | A |  | 1637 | 1 | 0.12 | 1577 | 1.49 | 68 | 33 | 241 | 4:01 | 16 | 16 | 0 | 41 |  | 28.9 | 0 | 0 | N2 | 2022-01-30 11:08 | 2022-01-30 11:37 | 30 | 2022-01-30 10:44 | 53 |  |  |  |  | N | [7 empty] | 4 | 4.5 | 8.22 | 0 | [23 empty] | 0.43 | 0.43 | A | [9 empty] | 966 | 0 | 101 | 50 | 0 | 0 | 0 | 498 | 0 | 0 | 0 | 0 | 67 | 7 |  |  | 6
2022-01-30 | A69427 | 1 | 고탄소 | G-AE1055LST |  | Al 탈산 | B | 37 | 39 | 52200 | 80.4 | A | A | A |  | 1 | 2 |  | 1520 | 1537 | 5900 |  |  | 5900 | 58.12 | 12 | 101520 | 1591 |  | Y | 41 | 35 |  |  | A69424 |  |  |  |  | 조관훈 | 2 |  | Y | [6 empty] | 0.11 | 153.23 | A |  | 0 | 3 | 0.19 | 1559 | -55.68 | 75 | 33 | 172 | 2:52 | 25 | 25 | 97 | 0 |  | 0 |  | 620 | N2 | 2022-01-30 11:28 | 2022-01-30 11:44 | 16 | 2022-01-30 11:26 | 18 |  |  |  |  | Y |  |  |  | Y | [5 empty] | 0 | 194.32 | [23 empty] | 0.02 | 0 | A | [9 empty] | 0 | 0 | 817 | 0 | 0 | 174 | 0 | 947 | 0 | 661 | 0 | 0 | 190 | 20
2022-01-30 | B68808 | 2 | 저탄소 | AE5120HF |  | Si 탈산 | B | 31 | 77 | 48600 | 89.75 | A | A |  | A | 1 |  | 1 | 1555 | 1591 | 6000 |  |  | 6000 | 61.2 | 12 | 98040 | 1653 |  | Y | 41 | 34 | [7 empty] | 박용우 | 2 | [8 empty] | 0 | 179.32 | A |  | 1640 | 1 | 0.12 | 1571 | 0 | 62 | 31 | 239 | 3:59 | 16 | 16 | 0 | 42 |  | 30.01 | 0 | 0 | N2 | 2022-01-30 12:02 | 2022-01-30 12:36 | 34 | 2022-01-30 11:44 | 52 |  |  |  |  | N | [7 empty] | 4 | 4.5 | 9.31 | 0 | [23 empty] | 0.37 | 0.37 | A | [9 empty] | 1089 | 0 | 211 | 47 | 0 | 0 | 0 | 495 | 0 | 0 | 0 | 0 | 67 | 15 |  |  | 6
2022-01-30 | A69428 | 1 | 고탄소 | G-AE1055LST |  | Al 탈산 | B | 32 | 13 | 53800 | 79.57 | A | A | A |  | 1 | 1 |  | 1520 | 1516 | 5800 |  |  | 5800 | 48.97 | 14 | 118440 | 1588 |  | Y | 40 | 32 |  |  | A69425 |  |  |  |  | 조관훈 | 2 |  | Y |  |  |  |  | 104.7 | 13-7 | 0 | 236.59 | A |  | 1588 | 3 | 0.18 | 1545 | 1.16 | 61 | 22 | 385 | 6:25 | 25 | 25 | 98 | 0 |  | 0 |  | 450 | N2 | 2022-01-30 12:44 | 2022-01-30 12:52 | 7 | 2022-01-30 12:42 | 9 |  |  |  |  | Y |  |  |  | Y | [5 empty] | 0 | 190.81 | [23 empty] | 0 | 0 | A | [9 empty] | 61 | 0 | 827 | 8 | 0 | 169 | 0 | 893 | 0 | 597 | 0 | 0 | 97 | 19
2022-01-30 | B68809 | 2 | 저탄소 | AE5120HF |  | Si 탈산 | B | 16 | 26 | 52000 | 99.6 | A | A |  | A | 1 |  | 1 | 1555 | 1534 | 7800 |  |  | 7800 | 79.56 | 12 | 98040 | 1640 |  | Y | 43 | 40 | [7 empty] | 박용우 | 2 | [6 empty] | 105.7 | 13-5 | 0 | 194.83 | A |  | 1626 | 1 | 0.13 | 1572 | 1.36 | 63 | 24 | 210 | 3:30 | 16 | 17 | 0 | 43 |  | 27.44 | 0 | 0 | N2 | 2022-01-30 13:15 | 2022-01-30 13:37 | 22 | 2022-01-30 12:57 | 40 | [12 empty] | 3 |  | 7.99 | 0 | [23 empty] | 0.22 | 0.22 | A | [9 empty] | 1111 | 0 | 104 | 61 | 0 | 0 | 0 | 595 | 0 | 0 | 0 | 0 | 50 | 15 |  |  | 6
2022-01-30 | A69429 | 1 | 고탄소 | G-AE1055LST |  | Al 탈산 | B | 33 | 46 | 51400 | 77.88 | A | A | A |  | 1 | 1 |  | 1520 | 1541 | 5200 |  |  | 5200 | 51.22 | 12 | 101520 | 1590 |  | Y | 41 | 29 |  |  | A69426 |  |  |  |  | 조관훈 | 2 |  | Y | [6 empty] | 0 | 192.64 | A |  | 1590 | 3 | 0.18 | 1553 | 1.03 | 69 | 28 | 297 | 4:57 | 25 | 25 | 99 | 0 |  | 0 |  | 450 | N2 | 2022-01-30 13:40 | 2022-01-30 14:02 | 21 | 2022-01-30 13:39 | 22 |  |  |  |  | Y |  |  |  | Y | [5 empty] | 0 | 184.56 | [23 empty] | 1.16 | 0 | A | [9 empty] | 60 | 0 | 870 | 0 | 0 | 192 | 0 | 666 | 0 | 400 | 0 | 0 | 96 | 18
2022-01-30 | B68810 | 2 | 저탄소 | AE5120HF | TUNDISH교체전 | Si 탈산 | B | 35 | 11 | 52800 | 90.42 | A | A |  | B | 1 |  | 1 | 1555 | 1542 | 8200 |  |  | 8200 | 93.5 | 12 | 87701 | 1644 |  | Y | 44 | 40 | [7 empty] | 박용우 | 2 | [6 empty] | 105.2 | 13-9 | 0 | 159.63 | A |  | 1643 | 1 | 0.16 | 1580 | 1.7 | 71 | 33 | 183 | 3:03 | 16 | 16 | 0 | 44 | 50 | 44.72 | 0 | 0 | N2 | 2022-01-30 14:15 | 2022-01-30 14:58 | 43 | 2022-01-30 14:01 | 57 |  |  |  |  | N | [7 empty] | 5 | 4 | 10.31 | 0.15 | [23 empty] | 0.39 | 0.39 | A | [9 empty] | 1071 | 0 | 159 | 32 | 0 | 0 | 0 | 602 | 0 | 0 | 0 | 0 | 51 | 21 |  |  | 4
2022-01-30 | A69430 | 1 | 고탄소 | G-AE1055LST | TUNDISH교체전 | Al 탈산 | B | 29 | 6 | 53600 | 80.17 | A | B | B |  | 1 | 1 |  | 1520 | 1530 | 5900 |  |  | 5900 | 72.1 | 10 | 81835 | 1590 |  | Y | 41 | 34 |  |  | A69427 |  |  |  |  | 조관훈 | 2 |  | Y |  |  |  |  | 104.65 | 13-9 | 0 | 121.32 | A |  | 1590 | 3 | 0.19 | 1546 | 1.19 | 62 | 15 | 351 | 5:51 | 25 | 25 | 100 | 0 |  | 0 |  | 600 | N2 | 2022-01-30 14:43 | 2022-01-30 15:03 | 20 | 2022-01-30 14:41 | 22 |  |  |  |  | Y |  |  |  | Y | [5 empty] | 0 | 243.65 | [23 empty] | 0.01 | 0 | A | [9 empty] | 0 | 0 | 774 | 23 | 0 | 158 | 0 | 954 | 0 | 703 | 0 | 0 | 96 | 73
2022-01-30 | B68811 | 2 | 중탄소 | SM48CH |  | Si 탈산 | B | 5 | 13 | 52050 | 100.38 | B | B |  | B | 1 |  | 1 | 1540 | 1542 | 7900 |  |  | 7900 | 93.37 | 10 | 84610 | 1649 |  | Y | 48 | 41 | [7 empty] | 박용우 | 2 | [6 empty] | 101.95 | 13-4 | 0 | 92.82 | A |  | 1650 | 1 | 0.15 | 1576 | 1.86 | 85 | 29 | 270 | 4:30 | 16 | 20 | 0 | 45 |  | 72.4 | 0 | 0 | N2 | 2022-01-30 15:43 | 2022-01-30 16:20 | 38 | 2022-01-30 15:27 | 53 |  |  |  |  | Y | [7 empty] | 6 | 4 | 0 | 19.06 | [19 empty] | 1.85 |  |  |  | 0.51 | 0.51 | A | [9 empty] | 0 | 0 | 157 | 30 | 0 | 0 | 0 | 848 | 0 | 104 | 0 | 0 | 225 | 72 |  |  | 6
2022-01-30 | A69431 | 1 | 중탄소 | AE1043M | TUNDISH교체 | Al 탈산 | B | 37 | 40 | 52300 | 78.83 | B | B | B |  | 1 | 1 |  | 1530 | 1541 | 6700 |  |  | 6700 | 69.07 | 17 | 97008 | 1618 |  | Y | 41 | 30 | [7 empty] | 박재승 | 2 |  | Y |  |  |  |  | 102.1 | 12-8 | 0 | 222.14 | A |  | 1637 | 3 | 0.2 | 1592 | 1.22 | 101 | 47 | 324 | 5:24 | 15 | 20 | 101 | 0 |  | 0 |  | 600 | N2 | 2022-01-30 15:38 | 2022-01-30 16:23 | 46 | 2022-01-30 15:36 | 48 |  |  |  |  | N |  |  |  | Y | [5 empty] | 0 | 235.48 | [19 empty] | 1.91 |  |  |  | 6.67 | 0 | A | [9 empty] | 0 | 0 | 0 | 0 | 0 | 153 | 0 | 496 | 0 | 397 | 0 | 0 | 0 | 29 |  |  | 9 |  | 1
2022-01-30 | A69432 | 1 | 중탄소 | AE1043M |  | Al 탈산 | B | 32 | 14 | 53400 | 76.8 | B | B | B |  | 1 | 1 |  | 1530 | 1568 | 4000 |  |  | 4000 | 41.38 | 17 | 96662 | 1607 |  | Y | 37 | 20 | [7 empty] | 박재승 | 2 |  | Y | [6 empty] | 0 | 153.16 | A |  | 1593 | 3 | 0.2 | 1562 | 0.79 | 71 | 34 | 290 | 4:50 | 15 | 15 | 102 | 0 |  | 0 |  | 600 | N2 | 2022-01-30 16:42 | 2022-01-30 17:30 | 48 | 2022-01-30 16:41 | 49 |  |  |  |  | N |  |  |  | Y | [5 empty] | 0 | 245.8 | [23 empty] | 15.05 | 0.06 | A | [9 empty] | 0 | 0 | 0 | 10 | 0 | 175 | 0 | 399 | 0 | 297 | 0 | 0 | 0 | 39
2022-01-30 | B68812 | 2 | 중탄소 | SM48CH |  | Si 탈산 | B | 31 | 78 | 48100 | 95.73 | B | B |  | B | 1 |  | 1 | 1540 | 1522 | 8000 |  |  | 8000 | 94.55 | 10 | 84610 | 1625 |  | Y | 46 | 42 | [7 empty] | 임승우 | 2 | [6 empty] | 99.4 | 11-8 | 0 | 169.3 | A |  | 1627 | 1 | 0.14 | 1567 | 1.67 | 76 | 30 | 241 | 4:01 | 16 | 17 | 0 | 46 |  | 95.65 | 0 | 0 | N2 | 2022-01-30 17:04 | 2022-01-30 17:20 | 16 | 2022-01-30 16:50 | 30 |  |  |  |  | Y | [7 empty] | 5 | 5 | 0 | 21.42 | [23 empty] | 0.61 | 0.61 | A | [9 empty] | 0 | 0 | 0 | 33 | 0 | 0 | 0 | 1150 | 0 | 0 | 0 | 0 | 226 | 16 |  |  | 4
2022-01-30 | A69433 | 1 | 중탄소 | AE1043M |  | Al 탈산 | B | 16 | 27 | 51800 | 88.35 | B | B | B |  | 1 | 1 |  | 1530 | 1575 | 4600 |  |  | 4600 | 47.59 | 17 | 96662 | 1604 |  | Y | 34 | 26 | [7 empty] | 박재승 | 2 |  | Y |  |  |  |  | 107.6 | 13-7 | 0 | 135.9 | A |  | 1604 | 3 | 0.2 | 1561 | 0.81 | 70 | 29 | 273 | 4:33 | 15 | 15 | 103 | 0 |  | 0 |  | 600 | N2 | 2022-01-30 17:50 | 2022-01-30 18:34 | 45 | 2022-01-30 17:48 | 46 |  |  |  |  | N |  |  |  | Y | [5 empty] | 0 | 332.04 | [23 empty] | 16.44 | 0.06 | A | [9 empty] | 0 | 0 | 0 | 47 | 0 | 188 | 0 | 399 | 0 | 299 | 0 | 0 | 0 | 20
2022-01-30 | B68813 | 2 | 중탄소 | SM48CH |  | Si 탈산 | B | 33 | 47 | 50750 | 85.08 | B | B |  | B | 1 |  | 1 | 1540 | 1579 | 5200 |  |  | 5200 | 51.22 | 12 | 101532 | 1627 |  | Y | 40 | 30 | [7 empty] | 임승우 | 2 | [8 empty] | 0 | 201.81 | A |  | 1616 | 1 | 0.1 | 1562 | 1.69 | 71 | 21 | 256 | 4:16 | 16 | 17 | 0 | 47 |  | 38.25 | 0 | 0 | N2 | 2022-01-30 18:00 | 2022-01-30 19:10 | 24 | 2022-01-30 17:46 | 38 |  |  |  |  | Y | [7 empty] | 5 | 4.3 | 0 | 11.06 | [23 empty] | 0.65 | 0.65 | A | [9 empty] | 0 | 0 | 217 | 20 | 0 | 0 | 0 | 895 | 0 | 0 | 0 | 0 | 174 | 15 |  |  | 4
2022-01-30 | A69434 | 1 | 중탄소 | AE1043M |  | Al 탈산 | B | 29 | 7 | 53400 | 85.43 | B | B | B |  | 1 | 1 |  | 1530 | 1540 | 5500 |  |  | 5500 | 51.35 | 17 | 107116 | 1598 |  | Y | 43 | 33 | [7 empty] | 정용태 | 2 | [6 empty] | 101.75 | 13-6 | 0 | 178.19 | A |  | 1600 | 3 | 0.2 | 1558 | 1 | 67 | 21 | 261 | 4:21 | 15 | 15 | 104 | 0 |  | 0 |  | 600 | N2 | 2022-01-30 18:45 | 2022-01-30 19:41 | 57 | 2022-01-30 18:44 | 58 |  |  |  |  | N |  |  |  | Y | [5 empty] | 0 | 263.62 | [23 empty] | 17.56 | 0.06 | A | [9 empty] | 0 | 0 | 0 | 54 | 0 | 184 | 0 | 398 | 0 | 297 | 0 | 0 | 0 | 37
2022-01-30 | B68814 | 2 | 중탄소 | SM48CH |  | Si 탈산 | B | 35 | 12 | 52650 | 85.13 | B | B |  | B | 1 |  | 1 | 1540 | 1576 | 4800 |  |  | 4800 | 47.28 | 12 | 101532 | 1622 |  | Y | 42 | 29 |  |  | B68811 | 04 |  |  |  | 임승우 | 2 |  |  | Y | [5 empty] | 0.01 | 53.61 | A |  | 1606 | 1 | 0.11 | 1550 | 1.52 | 59 | 24 | 267 | 4:27 | 16 | 16 | 0 | 48 |  | 44.63 | 0 | 0 | N2 | 2022-01-30 18:59 | 2022-01-30 19:18 | 19 | 2022-01-30 18:48 | 30 |  |  |  |  | Y | [7 empty] | 4 | 3.9 | 0 | 12.79 | [23 empty] | 0.43 | 0.43 | A | [9 empty] | 0 | 0 | 206 | 23 | 0 | 0 | 0 | 747 | 0 | 0 | 0 | 0 | 225 | 36 |  |  | 4
2022-01-30 | A69435 | 1 | 중탄소 | AE1043M | 잔강최소화전 | Al 탈산 | B | 37 | 41 | 52400 | 101.2 | B | B | B |  | 1 | 1 |  | 1530 | 1558 | 5400 |  |  | 5400 | 52.58 | 18 | 102694 | 1620 |  | Y | 41 | 31 | [7 empty] | 박재승 | 2 | [6 empty] | 102.75 | 12-9 | 0 | 98.77 | A |  | 1620 | 3 | 0.2 | 1574 | 0.77 | 83 | 40 | 271 | 4:31 | 15 | 15 | 105 | 0 |  | 0 |  | 600 | N2 | 2022-01-30 20:00 | 2022-01-30 20:46 | 46 | 2022-01-30 19:58 | 48 |  |  |  |  | N |  |  |  | Y | [5 empty] | 0 | 368.65 | [23 empty] | 19.13 | 0.06 | A | [9 empty] | 0 | 0 | 0 | 29 | 0 | 139 | 0 | 398 | 0 | 299 | 0 | 0 | 0 | 24
2022-01-30 | B68815 | 2 | 중탄소 | SM48CH |  | Si 탈산 | B | 5 | 14 | 52350 | 85 | B | B |  | B | 1 |  | 1 | 1540 | 1579 | 5300 |  |  | 5300 | 62.64 | 10 | 84610 | 1636 |  | Y | 39 | 32 |  |  | B68812 | 05 |  |  |  | 임승우 | 2 |  |  | Y |  |  |  | 102.55 | 13-5 | 0 | 39.29 | A |  | 1616 | 1 | 0.12 | 1567 | 1.16 | 76 | 34 | 244 | 4:04 | 16 | 17 | 0 | 49 |  | 56.85 | 0 | 0 | N2 | 2022-01-30 19:59 | 2022-01-30 20:18 | 19 | 2022-01-30 19:49 | 29 |  |  |  |  | Y | [8 empty] | 4 | 0 | 16.79 | [23 empty] | 0.43 | 0.43 | A | [9 empty] | 0 | 0 | 176 | 23 | 0 | 0 | 0 | 998 | 0 | 0 | 0 | 0 | 173 | 10 |  |  | 4
2022-01-30 | A69436 | 1 | 중탄소 | SM48CH |  | Si 탈산 | B | 32 | 15 | 53500 | 88.82 | B | B | B |  | 1 | 1 |  | 1530 | 1555 | 4800 |  |  | 4800 | 47.28 | 12 | 101532 | 1599 |  | Y | 42 | 27 | [7 empty] | 박재승 | 2 | [6 empty] | 97.2 | 12-9 | 0 | 145.71 | A |  | 1599 | 3 | 0.2 | 1560 | 0.85 | 69 | 33 | 273 | 4:33 | 16 | 15 | 106 | 0 |  | 0 |  | 600 | N2 | 2022-01-30 20:47 | 2022-01-30 21:16 | 29 | 2022-01-30 20:46 | 30 |  |  |  |  | Y |  |  |  | Y | [5 empty] | 0 | 289.41 | [23 empty] | 20.12 | 0.06 | A | [9 empty] | 0 | 0 | 0 | 0 | 0 | 176 | 0 | 795 | 0 | 445 | 0 | 0 | 101 | 5
2022-01-30 | B68816 | 2 | 중탄소 | SM45CM3 | 잔강최소화 | Al 탈산 | B | 31 | 79 | 48150 | 95.37 | B | B |  | B | 1 |  | 1 | 1540 | 1536 | 6800 |  |  | 6800 | 75.22 | 16 | 90400 | 1633 |  | Y | 48 | 36 |  |  | B68813 | 05 |  |  |  | 임승우 | 2 |  |  | Y |  |  |  | 105.35 | 12-4 | 0 | 79.41 | A |  | 1617 | 1 | 0.13 | 1558 | 1.42 | 67 | 22 | 264 | 4:24 | 15 | 16 | 0 | 50 |  | 78.24 | 0 | 0 | N2 | 2022-01-30 21:08 | 2022-01-30 22:07 | 59 | 2022-01-30 20:56 | 71 |  |  |  |  | N | [8 empty] | 4.5 | 0 | 17.21 | [23 empty] | 0.79 | 0.79 | A | [9 empty] | 26 | 0 | 0 | 30 | 0 | 350 | 0 | 1196 | 0 | 0 | 0 | 0 | 124 | 20 |  |  | 4
2022-01-30 | A69437 | 1 | 중탄소 | SM48CH |  | Si 탈산 | B | 16 | 28 | 51800 | 75.38 | B | B | B |  | 1 | 1 |  | 1530 | 1527 | 6200 |  |  | 6200 | 61.06 | 12 | 101532 | 1604 |  | Y | 41 | 32 | [7 empty] | 박재승 | 2 | [6 empty] | 102.15 | 13-1 | 0 | 161.52 | A |  | 1604 | 3 | 0.21 | 1566 | 1.12 | 75 | 33 | 279 | 4:39 | 16 | 17 | 107 | 0 |  | 0 |  | 600 | N2 | 2022-01-30 21:47 | 2022-01-30 22:15 | 28 | 2022-01-30 21:46 | 29 |  |  |  |  | Y |  |  |  | Y | [5 empty] | 0 | 220.12 | [23 empty] | 21.4 | 0.06 | A | [9 empty] | 68 | 0 | 0 | 10 | 0 | 206 | 0 | 877 | 0 | 605 | 0 | 0 | 108 | 29
2022-01-30 | B68817 | 2 | 중탄소 | SM45CM3 |  | Al 탈산 | B | 33 | 48 | 50650 | 86.38 | B | B |  | B | 1 |  | 1 | 1540 | 1555 | 6500 |  |  | 6500 | 62.89 | 14 | 103356 | 1642 |  | Y | 43 | 36 |  |  | B68814 | 05 |  |  |  | 임승우 | 2 |  |  | Y |  |  |  | 95.25 | 11-10 | 0.02 | 21 | A |  | 1624 | 1 | 0.13 | 1567 | 1.53 | 76 | 31 | 251 | 4:11 | 15 | 15 | 0 | 51 |  | 103.88 | 0 | 0 | N2 | 2022-01-30 22:06 | 2022-01-30 23:10 | 64 | 2022-01-30 21:52 | 78 | [12 empty] | 7 |  | 0 | 20.23 | [23 empty] | 0.79 | 0.79 | A | [9 empty] | 50 | 15 | 271 | 71 | 0 | 253 | 0 | 723 | 0 | 0 | 0 | 0 | 136 | 52 |  |  | 4
2022-01-30 | A69438 | 1 | 중탄소 | SM48CH |  | Si 탈산 | B | 29 | 8 | 53700 | 77.48 | B | C | C |  | 1 | 1 |  | 1530 | 1567 | 4500 |  |  | 4500 | 53.19 | 10 | 84610 | 1607 |  | Y | 41 | 26 | [7 empty] | 박재승 | 2 | [6 empty] | 98.05 | 13-1 | 0 | 136.86 | A |  | 1604 | 3 | 0.18 | 1571 | 0.92 | 80 | 35 | 275 | 4:35 | 16 | 16 | 108 | 0 |  | 0 |  | 600 | N2 | 2022-01-30 22:56 | 2022-01-30 23:18 | 22 | 2022-01-30 22:54 | 24 |  |  |  |  | Y |  |  |  | Y | [5 empty] | 0 | 258.21 | [23 empty] | 24.06 | 0.06 | A | [9 empty] | 92 | 0 | 260 | 0 | 0 | 129 | 0 | 499 | 0 | 395 | 0 | 0 | 0 | 34
2022-01-30 | B68818 | 2 | 중탄소 | SM45CM3 |  | Al 탈산 | B | 5 | 15 | 54050 | 104.95 | B | C |  | C | 1 |  | 1 | 1540 | 1531 | 7100 |  |  | 7100 | 75.03 | 12 | 94635 | 1620 |  | Y | 60 | 38 |  |  | B68815 | 05 |  |  |  | 임승우 | 2 |  | Y |  |  |  |  | 94.35 | 12-5 | 0.78 | 180.36 | A |  | 1615 | 1 | 0.14 | 1557 | 1.39 | 66 | 35 | 254 | 4:14 | 15 | 15 | 0 | 52 |  | 60.83 | 0 | 0 | N2 | 2022-01-30 23:42 | 2022-01-31 00:16 | 34 | 2022-01-30 23:29 | 47 | [12 empty] | 3 |  | 0 | 14.03 | [23 empty] | 0.33 | 0.33 | A | [9 empty] | 35 | 0 | 239 | 41 | 0 | 249 | 0 | 1159 | 0 | 156 | 0 | 0 | 122 | 60
2022-01-30 | A69439 | 1 | 중탄소 | SM48CH |  | Si 탈산 | B | 37 | 42 | 52000 | 71.62 | C | C | C |  | 1 | 1 |  | 1530 | 1533 | 5300 |  |  | 5300 | 52.2 | 12 | 101532 | 1592 |  | Y | 41 | 28 | [7 empty] | 이호남 | 2 | [6 empty] | 108.35 | 13-4 | 0 | 253.58 | A |  | 1592 | 3 | 0.17 | 1570 | 0.73 | 79 | 35 | 263 | 4:23 | 16 | 16 | 109 | 0 |  | 0 |  | 750 | N2 | 2022-01-30 23:52 | 2022-01-31 00:22 | 29 | 2022-01-30 23:51 | 30 |  |  |  |  | Y |  |  |  | Y | [5 empty] | 0 | 228.39 | [23 empty] | 25.76 | 0.06 | A | [9 empty] | 29 | 0 | 723 | 14 | 0 | 128 | 0 | 499 | 0 | 399 | 0 | 0 | 75 | 45
2022-01-30 | B68819 | 2 | 중탄소 | SM45CM3 |  | Al 탈산 | B | 35 | 14 | 52600 | 90.78 | C | C |  | C | 1 |  | 1 | 1540 | 1575 | 5400 |  |  | 5400 | 56.74 | 12 | 95165 | 1626 |  | Y | 39 | 31 | [7 empty] | 추창도 | 2 |  |  |  |  | Y |  | 107.4 | 13-10 | 34.99 | 43.77 | A |  | 1610 | 1 | 0.12 | 1551 | 1.38 | 60 | 30 | 294 | 4:54 | 15 | 16 | 0 | 53 |  | 44.85 | 0 | 0 | N2 | 2022-01-31 00:55 | 2022-01-31 01:21 | 26 | 2022-01-31 00:37 | 44 | [12 empty] | 4 |  | 0 | 12.22 | [23 empty] | 0.36 | 0.36 | B | [9 empty] | 0 | 0 | 227 | 30 | 0 | 278 | 0 | 1146 | 0 | 409 | 0 | 0 | 108 | 75
2022-01-30 | A69440 | 1 | 중탄소 | SM48CH |  | Si 탈산 | B | 32 | 16 | 52900 | 96.35 | C | C |  | C | 1 |  | 1 | 1530 | 1558 | 5500 |  |  | 5500 | 54.17 | 12 | 101532 | 1627 |  | Y | 49 | 31 | [7 empty] | 이호남 | 2 | [6 empty] | 93.5 | 12-4 | 0 | 182.58 | A |  | 1616 | 1 | 0.21 | 1562 | 1.6 | 71 | 31 | 297 | 4:57 | 16 | 16 | 0 | 54 |  | 50.29 | 0 | 0 | N2 | 2022-01-31 01:27 | 2022-01-31 01:42 | 14 | 2022-01-31 01:10 | 32 | [12 empty] | 11 |  | 0 | 11.34 | [23 empty] | 1.05 | 1.05 | A | [9 empty] | 59 | 0 | 640 | 0 | 0 | 141 | 0 | 498 | 0 | 398 | 0 | 0 | 73 | 31 |  |  | 4
2022-01-30 | B68820 | 2 | 중탄소 | SM45CM3 | 연주종료 | Al 탈산 | B | 31 | 80 | 48250 | 88.2 | C | C |  | C | 1 |  | 1 | 1540 | 1575 | 5400 |  |  | 5400 | 61.55 | 12 | 87733 | 1633 |  | Y | 46 | 30 | [7 empty] | 추창도 | 2 | [6 empty] | 93.75 | 11-3 | 0 | 154.53 | A |  | 1614 | 1 | 0.14 | 1561 | 1.66 | 70 | 30 | 218 | 3:38 | 15 | 16 | 0 | 55 |  | 34.77 | 0 | 0 | N2 | 2022-01-31 01:55 | 2022-01-31 02:30 | 34 | 2022-01-31 01:41 | 49 | [12 empty] | 4 |  | 0 | 8.99 | [23 empty] | 0.05 | 0.05 | A | [9 empty] | 30 | 0 | 186 | 10 | 0 | 249 | 0 | 620 | 0 | 205 | 0 | 0 | 112 | 30
2022-01-30 | A69441 | 1 | 중탄소 | SM48CH | 연주종료 | Si 탈산 | B | 16 | 29 | 52000 | 87.87 | C | C |  | C | 1 |  | 1 | 1530 | 1558 | 5700 |  |  | 5700 | 57.46 | 12 | 99191 | 1619 | 352 | Y | 39 | 29 | [7 empty] | 임승우 | 2 |  | Y |  |  |  |  | 105.5 | 13-4 | 0 | 212.99 | A |  | 1618 | 1 | 0.15 | 1564 | 1.42 | 73 | 0 | 237 | 3:57 | 16 | 16 | 0 | 56 | 70 | 46.25 | 0 | 0 | N2 | 2022-01-31 02:33 | 2022-02-04 02:03 | 12 | 2022-01-31 02:16 | 29 | [12 empty] | 9 |  | 0 | 11.29 | [23 empty] | 0.98 | 0.98 | A | [9 empty] | 42 | 0 | 669 | 20 | 0 | 153 | 0 | 498 | 0 | 396 | 0 | 0 | 75 | 26 |  |  | 4
2022-02-04 | A69442 | 1 | 중탄소 | SCM440 | 연주시작 | Al 탈산 | B | 16 | 30 | 52400 | 131.48 | A | A |  | A | 1 |  | 1 | 1530 | 1531 | 10500 |  |  | 10500 | 132.02 | 10 | 79532 | 1692 |  | Y | 86 | 56 | 출강후 교반가스 미상승으로 레들교체 | [6 empty] | 조관훈 | 2 | [6 empty] | 73.85 | 10-1 | 5.68 | 408.76 | A |  | 1671 | 1 | 0.14 | 1579 | 2.35 | 83 | 30 | 302 | 5:02 | 15 | 20 | 0 | 57 |  | 123.2 | 0 | 0 | N2 | 2022-02-04 09:58 | 2022-02-04 10:18 | 20 | 2022-02-04 09:49 | 29 |  |  |  |  | N | [8 empty] | 7.5 | 0 | 35.4 | 대기래들 | [22 empty] | 0.14 | 0.14 | A | [9 empty] | 1112 | 0 | 88 | 0 | 0 | 291 | 0 | 1634 | 0 | 1187 | 0 | 0 | 244 | 20 |  |  | 9 |  | 1
2022-02-04 | B68821 | 2 | 중탄소 | SCM440 |  | Al 탈산 | B | 36 | 54 | 50500 | 130.72 | A | A |  | A | 1 |  | 1 | 1540 | 1546 | 12300 |  |  | 12300 | 155.52 | 10 | 79092 | 1642 |  | Y | 82 | 55 | [7 empty] | 임현진 | 2 |  |  |  |  | Y |  | 92.2 | 11-5 | 0 | 258.61 | A |  | 1630 | 1 | 0.1 | 1560 | 1.86 | 64 | 24 | 247 | 4:07 | 15 | 15 | 0 | 58 |  | 25.54 | 0 | 0 | N2 | 2022-02-04 10:36 | 2022-02-04 11:06 | 30 | 2022-02-04 10:26 | 40 |  |  |  |  | N | [7 empty] | 3 | 6 | 0 | 12.03 | 대기래들 | [19 empty] | 0.92 |  |  | 0.17 | 0.17 | A | [9 empty] | 1392 | 0 | 328 | 57 | 0 | 173 | 0 | 996 | 0 | 458 | 0 | 0 | 108 | 26 |  |  | 6
2022-02-04 | A69443 | 1 | 중탄소 | AE5130M | 연주시작 | Al 탈산 | B | 35 | 16 | 52600 | 101.62 | A | A | A |  | 1 | 1 |  | 1530 | 1538 | 10400 |  |  | 10400 | 103.67 | 12 | 100322 | 1647 |  | Y | 59 | 48 | [7 empty] | 조관훈 | 2 | [6 empty] | 99.65 | 13-1 | 0.18 | 310.34 | A |  | 1647 | 3 | 0.17 | 1587 | 1.43 | 85 | 21 | 282 | 4:42 | 16 | 22 | 1 | 0 |  | 0 |  | 300 | N2 | 2022-02-04 11:18 | 2022-02-04 11:41 | 23 | 2022-02-04 11:18 | 23 |  |  |  |  | Y |  |  |  | Y | [5 empty] | 0 | 145.18 | [19 empty] | 2.53 | 2.23 |  |  | 148.93 | 0.06 | A | [9 empty] | 1643 | 66 | 649 | 29 | 0 | 240 | 0 | 942 | 0 | 749 | 0 | 0 | 154 | 45 |  |  |  |  | 1
2022-02-04 | B68822 | 2 | 중탄소 | SCM440 |  | Al 탈산 | B | 6 | 54 | 49700 | 107.42 | A | A |  | A | 1 |  | 1 | 1540 | 1558 | 7300 |  |  | 7300 | 84.51 | 11 | 86381 | 1659 |  | Y | 47 | 39 | [7 empty] | 임현진 | 2 |  |  |  |  | Y |  | 87.9 | 11-1 | 0 | 164.25 | A |  | 1647 | 1 | 0.13 | 1564 | 1.51 | 68 | 27 | 306 | 5:06 | 15 | 18 | 0 | 59 | 30 | 92.6 | 0 | 0 | N2 | 2022-02-04 11:36 | 2022-02-04 12:00 | 24 | 2022-02-04 11:25 | 34 |  |  |  |  | N | [7 empty] | 3 | 5.6 | 0 | 34.65 | 대기래들 | [19 empty] | 0.6 |  |  | 0.33 | 0.33 | A | [9 empty] | 1190 | 0 | 306 | 67 | 0 | 196 | 0 | 500 | 0 | 203 | 0 | 0 | 51 | 32
2022-02-04 | A69444 | 1 | 중탄소 | AE5130M |  | Al 탈산 | B | 32 | 17 | 53200 | 87.57 | A | A | A |  | 1 | 1 |  | 1530 | 1630 | 6200 |  |  | 6200 | 73.28 | 10 | 84610 | 1626 |  | Y | 48 | 42 | [7 empty] | 조관훈 | 2 |  |  |  |  | Y |  | 107.15 | 13-9 | 0.01 | 219.23 | A |  | 1626 | 3 | 0.15 | 1586 | 1.05 | 84 | 29 | 263 | 4:23 | 16 | 18 | 2 | 0 |  | 0 |  | 999 | N2 | 2022-02-04 12:16 | 2022-02-04 12:35 | 19 | 2022-02-04 12:15 | 20 |  |  |  |  | Y |  |  |  | Y | [5 empty] | 0 | 170.07 | [23 empty] | 149.05 | 1.58 | A | [9 empty] | 1778 | 67 | 1082 | 13 | 0 | 135 | 0 | 498 | 0 | 0 | 0 | 0 | 156 | 19
2022-02-04 | B68823 | 2 | 중탄소 | SCM440 |  | Al 탈산 | B | 19 | 57 | 49950 | 85.4 | A | A |  | A | 1 |  | 1 | 1540 | 1544 | 8100 |  |  | 8100 | 91.36 | 11 | 88662 | 1644 | 356 | Y | 43 | 41 | [7 empty] | 임현진 | 2 |  |  |  |  | Y |  | 95.45 | 11-8 | 0 | 154.52 | A |  | 1632 | 1 | 0.14 | 1562 | 1.88 | 66 | 22 | 236 | 3:56 | 15 | 15 | 0 | 60 |  | 97.5 | 0 | 0 | N2 | 2022-02-04 12:31 | 2022-02-04 12:59 | 28 | 2022-02-04 12:23 | 37 |  |  |  |  | N | [7 empty] | 2 | 5.5 | 0 | 29.12 | 대기래들 | [19 empty] | 0.8 |  |  | 0.16 | 0.16 | A | [9 empty] | 1222 | 0 | 325 | 56 | 0 | 190 | 0 | 501 | 0 | 203 | 0 | 0 | 0 | 33 |  |  | 12
2022-02-04 | A69445 | 1 | 중탄소 | AE5130M |  | Al 탈산 | B | 5 | 16 | 52100 | 77.25 | A | A | A |  | 1 | 1 |  | 1530 | 1553 | 8100 |  |  | 8100 | 79.78 | 12 | 101532 | 1602 |  | Y | 46 | 41 | [7 empty] | 조관훈 | 2 |  |  |  |  | Y |  | 107.8 | 13-10 | 0 | 237.63 | A |  | 1602 | 3 | 0.14 | 1574 | 0.88 | 72 | 15 | 268 | 4:28 | 16 | 18 | 3 | 0 |  | 0 |  | 999 | N2 | 2022-02-04 13:09 | 2022-02-04 13:38 | 29 | 2022-02-04 13:09 | 29 |  |  |  |  | Y |  |  |  | Y | [5 empty] | 0 | 8.92 | [23 empty] | 149.05 | 2.57 | A | [9 empty] | 1870 | 0 | 898 | 30 | 0 | 175 | 0 | 894 | 0 | 395 | 0 | 0 | 68 | 23
2022-02-04 | B68824 | 2 | 중탄소 | SCM440 |  | Al 탈산 | B | 18 | 46 | 51300 | 82.08 | A | A |  | A | 1 |  | 1 | 1540 | 1561 | 7900 |  |  | 7900 | 57.16 | 18 | 138207 | 1640 |  | Y | 45 | 40 | [7 empty] | 임현진 | 2 |  |  |  |  | Y |  | 98.6 | 12-3 | 0 | 158.59 | A |  | 1632 | 1 | 0.12 | 1568 | 2.06 | 72 | 21 | 194 | 3:14 | 15 | 15 | 0 | 61 |  | 37.21 | 0 | 0 | N2 | 2022-02-04 13:36 | 2022-02-04 14:01 | 24 | 2022-02-04 13:29 | 31 |  |  |  |  | N | [9 empty] | 0 | 16.76 | 대기래들 | [19 empty] | 0.83 |  |  | 0 | 0 | A | [9 empty] | 1312 | 0 | 364 | 57 | 0 | 194 | 0 | 501 | 0 | 203 | 0 | 0 | 0 | 22 |  |  | 6
2022-02-04 | A69446 | 1 | 중탄소 | AE5130M |  | Al 탈산 | B | 16 | 31 | 52800 | 76.1 | A | A | B |  | 1 | 1 |  | 1530 | 1560 | 7400 |  |  | 7400 | 72.88 | 12 | 101532 | 1600 | 715 | Y | 44 | 38 |  |  | A69443 |  |  |  |  | 조관훈 | 2 |  | Y |  |  |  |  | 112.35 | 14-1 | 0 | 146.33 | A |  | 1600 | 3 | 0.14 | 1563 | 1.16 | 61 | 26 | 252 | 4:12 | 16 | 16 | 4 | 0 |  | 0 |  | 350 | N2 | 2022-02-04 14:25 | 2022-02-04 14:42 | 17 | 2022-02-04 14:24 | 18 |  |  |  |  | Y |  |  |  | Y | [5 empty] | 0 | 143.24 | [23 empty] | 149.05 | 4.04 | A | [9 empty] | 1741 | 30 | 1092 | 22 | 0 | 183 | 0 | 1141 | 0 | 647 | 0 | 0 | 153 | 9
2022-02-04 | B68825 | 2 | 중탄소 | 42CRMOS4HAM |  | Si 탈산 | B | 36 | 55 | 50900 | 94.88 | A | B |  | B | 1 |  | 1 | 1540 | 1522 | 8100 |  |  | 8100 | 181.31 | 6 | 44676 | 1630 |  | Y | 47 | 42 | [7 empty] | 임현진 | 2 | [6 empty] | 95.2 | 11-8 | 0 | 234.72 | A |  | 1633 | 1 | 0.11 | 1564 | 1.58 | 72 | 39 | 280 | 4:40 | 18 | 19 | 0 | 62 |  | 30.03 | 0 | 0 | N2 | 2022-02-04 14:56 | 2022-02-04 15:04 | 8 | 2022-02-04 14:45 | 18 |  |  |  |  | N | [7 empty] | 4 | 5 | 0 | 10.16 | [23 empty] | 0.54 | 0.54 | A | [9 empty] | 1520 | 0 | 840 | 0 | 0 | 0 | 0 | 497 | 0 | 0 | 0 | 0 | 100 | 11 |  |  | 4
2022-02-04 | A69447 | 1 | 중탄소 | AE5130M |  | Al 탈산 | B | 35 | 17 | 53500 | 79.17 | B | B | B |  | 1 | 1 |  | 1530 | 1537 | 7800 |  |  | 7800 | 76.82 | 12 | 101532 | 1615 |  | Y | 45 | 37 | [7 empty] | 김형철 | 2 |  |  | Y |  |  |  | 112.1 | 14-4 | 0 | 267.85 | A |  | 1615 | 3 | 0.15 | 1574 | 1.21 | 72 | 0 | 229 | 3:49 | 16 | 16 | 5 | 0 |  | 0 |  | 350 | N2 | 2022-02-04 15:33 | 2022-02-04 15:49 | 16 | 2022-02-04 15:32 | 17 |  |  |  |  | Y |  |  |  | Y | [5 empty] | 0 | 148.17 | [23 empty] | 149.05 | 5.35 | A | [9 empty] | 1702 | 109 | 0 | 112 | 0 | 217 | 0 | 606 | 0 | 603 | 0 | 0 | 0 | 25
2022-02-04 | B68826 | 2 | 중탄소 | 42CRMOS4HAM |  | Si 탈산 | B | 6 | 55 | 50200 | 95.82 | B | B |  | B | 1 |  | 1 | 1540 | 1522 | 8300 |  |  | 8300 | 90.72 | 14 | 91491 | 1638 |  | Y | 46 | 41 | [7 empty] | 임승우 | 2 | [6 empty] | 95.5 | 11-9 | 0 | 228.06 | A |  | 1619 | 1 | 0.1 | 1557 | 1.46 | 65 | 35 | 227 | 3:47 | 18 | 18 | 0 | 63 |  | 28.21 | 0 | 0 | N2 | 2022-02-04 15:58 | 2022-02-04 16:07 | 10 | 2022-02-04 15:49 | 18 |  |  |  |  | N | [8 empty] | 5 | 0 | 9.93 | [23 empty] | 0.47 | 0.47 | A | [9 empty] | 1559 | 0 | 906 | 0 | 0 | 0 | 0 | 692 | 0 | 0 | 0 | 0 | 123 | 30 |  |  | 4
2022-02-04 | A69448 | 1 | 중탄소 | AE5130M |  | Al 탈산 | B | 32 | 18 | 54200 | 70.83 | B | B | B |  | 1 | 1 |  | 1530 | 1569 | 6000 |  |  | 6000 | 59.09 | 12 | 101532 | 1610 |  | Y | 38 | 30 | [7 empty] | 김형철 | 2 |  |  | Y |  |  |  | 104.25 | 13-6 | 0 | 207.12 | A |  | 1610 | 3 | 0.15 | 1570 | 1.25 | 68 | 26 | 230 | 3:50 | 16 | 16 | 6 | 0 |  | 0 |  | 400 | N2 | 2022-02-04 16:26 | 2022-02-04 16:57 | 31 | 2022-02-04 16:25 | 32 |  |  |  |  | Y |  |  |  | Y | [5 empty] | 0 | 154.62 | [23 empty] | 149.05 | 6.38 | A | [9 empty] | 1703 | 33 | 978 | 34 | 0 | 250 | 0 | 695 | 0 | 398 | 0 | 0 | 0 | 24
2022-02-04 | B68827 | 2 | 중탄소 | 42CRMOS4HAM |  | Si 탈산 | B | 19 | 58 | 51000 | 92.28 | B | B |  | B | 1 |  | 1 | 1540 | 1554 | 7300 |  |  | 7300 | 71.72 | 14 | 101791 | 1629 |  | Y | 42 | 37 | [7 empty] | 임승우 | 2 | [6 empty] | 102.4 | 12-5 | 0 | 191.92 | A |  | 1622 | 1 | 0.13 | 1551 | 1.55 | 59 | 28 | 273 | 4:33 | 18 | 18 | 0 | 64 |  | 48.43 | 0 | 0 | N2 | 2022-02-04 16:59 | 2022-02-04 17:16 | 17 | 2022-02-04 16:49 | 27 | [12 empty] | 4 |  | 0 | 15.14 | [23 empty] | 0.61 | 0.61 | A | [9 empty] | 1536 | 0 | 852 | 76 | 0 | 0 | 0 | 723 | 0 | 0 | 0 | 0 | 120 | 15 |  |  | 4
2022-02-04 | A69449 | 1 | 중탄소 | AE5130M |  | Al 탈산 | B | 5 | 17 | 54700 | 72.8 | B | B | B |  | 1 | 1 |  | 1530 | 1535 | 6600 |  |  | 6600 | 65 | 12 | 101532 | 1606 |  | Y | 39 | 31 | [7 empty] | 김형철 | 2 |  | Y |  |  |  |  | 101.65 | 13-3 | 0 | 229.51 | A |  | 1606 | 3 | 0.15 | 1571 | 1.09 | 69 | 24 | 250 | 4:10 | 16 | 16 | 7 | 0 |  | 0 |  | 400 | N2 | 2022-02-04 17:25 | 2022-02-04 17:58 | 33 | 2022-02-04 17:23 | 35 |  |  |  |  | Y |  |  |  | Y | [5 empty] | 0 | 152.81 | [23 empty] | 0 | 0 | A | [9 empty] | 1600 | 0 | 699 | 22 | 0 | 242 | 0 | 852 | 0 | 730 | 0 | 0 | 84 | 10
2022-02-04 | B68828 | 2 | 중탄소 | 42CRMOS4HAM |  | Si 탈산 | B | 18 | 47 | 52250 | 96.83 | B | B |  | B | 1 |  | 1 | 1540 | 1538 | 8500 |  |  | 8500 | 84.23 | 13 | 100919 | 1637 |  | Y | 49 | 42 | [7 empty] | 임승우 | 2 | [6 empty] | 102.45 | 12-7 | 0 | 190.11 | A |  | 1619 | 1 | 0.13 | 1556 | 1.56 | 64 | 27 | 297 | 4:57 | 18 | 18 | 0 | 65 |  | 35.51 | 0 | 0 | N2 | 2022-02-04 18:02 | 2022-02-04 18:27 | 25 | 2022-02-04 17:50 | 37 |  |  |  |  | N | [7 empty] | 4 | 4.2 | 0 | 11.75 | [23 empty] | 0.21 | 0.21 | A | [9 empty] | 1488 | 0 | 837 | 51 | 0 | 0 | 0 | 794 | 0 | 0 | 0 | 0 | 122 | 21 |  |  | 4
2022-02-04 | A69450 | 1 | 중탄소 | AE5130M |  | Al 탈산 | B | 16 | 32 | 51800 | 74.07 | B | B | B |  | 1 | 1 |  | 1530 | 1541 | 6700 |  |  | 6700 | 65.99 | 12 | 101532 | 1602 |  | Y | 37 | 33 | [7 empty] | 김형철 | 2 |  | Y |  |  |  |  | 106.25 | 13-4 | 0 | 209.46 | A |  | 1602 | 3 | 0.15 | 1575 | 0.75 | 73 | 29 | 255 | 4:15 | 16 | 16 | 8 | 0 |  | 0 |  | 400 | N2 | 2022-02-04 18:26 | 2022-02-04 18:59 | 33 | 2022-02-04 18:24 | 35 |  |  |  |  | Y |  |  |  | Y | [5 empty] | 0 | 169.3 | [23 empty] | 0 | 0 | A | [9 empty] | 1574 | 104 | 512 | 35 | 0 | 194 | 0 | 497 | 0 | 395 | 0 | 0 | 0 | 13
2022-02-04 | B68829 | 2 | 중탄소 | 42CRMOS4HAM | TUNDISH교체전 | Si 탈산 | B | 36 | 56 | 51050 | 79.78 | B | B |  | B | 1 |  | 1 | 1540 | 1596 | 5900 |  |  | 5900 | 59.16 | 15 | 99731 | 1597 |  | Y | 36 | 32 | [7 empty] | 임승우 | 2 | [6 empty] | 101.95 | 12-5 | 0 | 150.61 | A |  | 1626 | 1 | 0.14 | 1563 | 1.79 | 71 | 32 | 283 | 4:43 | 18 | 18 | 0 | 66 |  | 43.19 | 0 | 0 | N2 | 2022-02-04 18:46 | 2022-02-04 19:28 | 42 | 2022-02-04 18:35 | 53 |  |  |  |  | N | [7 empty] | 4 | 4 | 0 | 13.69 | [23 empty] | 0.44 | 0.44 | A | [9 empty] | 1540 | 15 | 836 | 65 | 0 | 0 | 0 | 743 | 0 | 0 | 0 | 0 | 124 | 20 |  |  | 4
2022-02-04 | A69451 | 1 | 중탄소 | AE5130M |  | Al 탈산 | B | 35 | 18 | 53400 | 70.87 | B | B | B |  | 1 | 1 |  | 1530 | 1551 | 6000 |  |  | 6000 | 59.09 | 12 | 101532 | 1620 |  | Y | 38 | 32 | [7 empty] | 김형철 | 2 |  | Y |  |  |  |  | 104.75 | 13-6 | 0.18 | 200.86 | A |  | 1620 | 3 | 0.15 | 1576 | 1.42 | 74 | 31 | 253 | 4:13 | 16 | 16 | 9 | 0 |  | 0 |  | 400 | N2 | 2022-02-04 19:28 | 2022-02-04 20:04 | 35 | 2022-02-04 19:26 | 37 |  |  |  |  | Y |  |  |  | Y | [5 empty] | 0 | 141.84 | [23 empty] | 0 | 0 | A | [9 empty] | 1620 | 96 | 743 | 35 | 0 | 196 | 0 | 498 | 0 | 399 | 0 | 0 | 0 | 18
2022-02-04 | B68830 | 2 | 중탄소 | KFMN443VS | TUNDISH교체 | Al 탈산 | B | 6 | 56 | 50300 | 110.7 | B | B |  | B | 1 |  | 1 | 1540 | 1543 | 8900 |  |  | 8900 | 96.74 | 16 | 92000 | 1671 |  | Y | 52 | 44 | [7 empty] | 임승우 | 2 | [6 empty] | 98.4 | 12-1 | 260.03 | 0 | A |  | 1653 | 1 | 0.2 | 1575 | 2.14 | 86 | 25 | 228 | 3:48 | 15 | 21 | 0 | 67 |  | 72.91 | 0 | 0 | Ar | 2022-02-04 20:18 | 2022-02-04 20:56 | 38 | 2022-02-04 19:55 | 61 |  |  |  |  | N | [7 empty] | 12 | 4 | 18.87 | 0 | [16 empty] | 1 |  |  | 1.74 |  |  |  | 0.24 | 0.24 | A | [9 empty] | 0 | 0 | 0 | 40 | 0 | 0 | 0 | 1293 | 0 | 0 | 0 | 0 | 225 | 6 |  |  |  |  | 1
2022-02-04 | A69452 | 1 | 중탄소 | AE5130M |  | Al 탈산 | B | 32 | 19 | 53800 | 68.12 | B | B | B |  | 1 | 1 |  | 1530 | 1526 | 6400 |  |  | 6400 | 63.03 | 12 | 101532 | 1618 |  | Y | 39 | 31 | [7 empty] | 김형철 | 2 |  | Y |  |  |  |  | 103.35 | 13-4 | 0.5 | 213.01 | A |  | 1618 | 3 | 0.14 | 1577 | 1.52 | 75 | 30 | 241 | 4:01 | 16 | 16 | 10 | 0 |  | 0 |  | 400 | N2 | 2022-02-04 20:25 | 2022-02-04 21:08 | 44 | 2022-02-04 20:23 | 46 |  |  |  |  | Y |  |  |  | Y | [5 empty] | 0 | 126.39 | [23 empty] | 0 | 0.01 | A | [9 empty] | 1533 | 15 | 292 | 49 | 0 | 186 | 0 | 497 | 0 | 399 | 0 | 0 | 0 | 5
2022-02-04 | B68831 | 2 | 중탄소 | KFMN443VS |  | Al 탈산 | B | 19 | 59 | 50700 | 92.03 | B | B |  | B | 1 |  | 1 | 1540 | 1580 | 6200 |  |  | 6200 | 67.39 | 16 | 92000 | 1629 |  | Y | 41 | 36 | [7 empty] | 임승우 | 2 |  |  |  |  | Y |  | 100.5 | 12-3 | 176.26 | 0 | A |  | 1623 | 1 | 0.19 | 1557 | 1.84 | 68 | 30 | 222 | 3:42 | 15 | 15 | 0 | 68 |  | 45.57 | 0 | 0 | Ar | 2022-02-04 21:33 | 2022-02-04 21:55 | 22 | 2022-02-04 21:13 | 42 |  |  |  |  | N | [7 empty] | 3 | 4 | 11.68 | 0 | [23 empty] | 0.22 | 0.22 | A | [9 empty] | 16 | 0 | 0 | 35 | 0 | 0 | 0 | 743 | 0 | 0 | 0 | 0 | 126 | 0
2022-02-04 | A69453 | 1 | 중탄소 | AE5130M |  | Al 탈산 | B | 5 | 18 | 52000 | 80.4 | B | B | B |  | 1 | 1 |  | 1530 | 1549 | 6800 |  |  | 6800 | 66.97 | 12 | 101532 | 1601 |  | Y | 41 | 33 | [7 empty] | 김형철 | 2 |  | Y |  |  |  |  | 110.4 | 14-2 | 0 | 216.27 | A |  | 1601 | 3 | 0.14 | 1568 | 0.87 | 66 | 27 | 223 | 3:43 | 16 | 16 | 11 | 0 |  | 0 |  | 400 | N2 | 2022-02-04 21:36 | 2022-02-04 22:09 | 33 | 2022-02-04 21:35 | 34 |  |  |  |  | Y |  |  |  | Y | [5 empty] | 0 | 181.69 | [23 empty] | 0 | 1.45 | A | [9 empty] | 1747 | 39 | 664 | 33 | 0 | 229 | 0 | 750 | 0 | 397 | 0 | 0 | 0 | 24
2022-02-04 | B68832 | 2 | 중탄소 | KFMN443VS |  | Al 탈산 | B | 18 | 48 | 52050 | 94.23 | B | B |  | D | 1 |  | 1 | 1540 | 1541 | 6700 |  |  | 6700 | 72.83 | 16 | 92000 | 1617 | 722 | Y | 47 | 35 | [7 empty] | 임승우 | 2 | [6 empty] | 96.25 | 12-1 | 153.71 | 0 | A |  | 1615 | 1 | 0.19 | 1545 | 1.97 | 56 | 26 | 193 | 3:13 | 15 | 16 | 0 | 69 | 50 | 84.31 | 0 | 0 | Ar | 2022-02-04 22:45 | 2022-02-04 23:00 | 15 | 2022-02-04 22:28 | 33 |  |  |  |  | N | [7 empty] | 3 | 4.5 | 18.81 | 0 | [23 empty] | 0.24 | 0.24 | A | [9 empty] | 30 | 0 | 186 | 67 | 0 | 0 | 0 | 548 | 0 | 0 | 0 | 0 | 237 | 44
2022-02-04 | A69454 | 1 | 중탄소 | AE5130M | TUNDISH교체전 | Al 탈산 | B | 16 | 33 | 52000 | 72.2 | B | D | D |  | 1 | 1 |  | 1530 | 1523 | 6500 |  |  | 6500 | 70.19 | 12 | 92600 | 1615 |  | Y | 44 | 38 | [10 empty] | Y |  |  |  |  | 97.6 | 12-5 | 0.01 | 275.83 | A |  | 1615 | 3 | 0.13 | 1574 | 1.46 | 72 | 31 | 240 | 4:00 | 16 | 17 | 12 | 0 |  | 0 |  | 999 | N2 | 2022-02-04 22:37 | 2022-02-04 23:14 | 37 | 2022-02-04 22:36 | 38 |  |  |  |  | Y |  |  |  | Y | [5 empty] | 0 | 134.9 | [23 empty] | 0 | 2.72 | A | [9 empty] | 1541 | 37 | 657 | 24 | 0 | 163 | 0 | 499 | 0 | 395 | 0 | 0 | 0 | 29
2022-02-04 | B68833 | 2 | 중탄소 | KFMN443VS | 잔강최소화전 | Al 탈산 | B | 36 | 57 | 50250 | 92.73 | D | D |  | D | 1 |  | 1 | 1540 | 1533 | 6900 |  |  | 6900 | 75 | 16 | 92000 | 1624 |  | Y | 40 | 36 | [7 empty] | 김규완 | 2 |  |  |  |  | Y |  | 96.75 | 11-9 | 76.59 | 0 | A |  | 1611 | 1 | 0.14 | 1546 | 1.65 | 57 | 27 | 182 | 3:02 | 15 | 15 | 0 | 70 |  | 36.77 | 0 | 0 | Ar | 2022-02-04 23:48 | 2022-02-05 00:03 | 15 | 2022-02-04 23:29 | 34 |  |  |  |  | N | [7 empty] | 13 | 4.5 | 8.24 | 0 | [23 empty] | 0.29 | 0.29 | A | [9 empty] | 0 | 0 | 1312 | 67 | 0 | 0 | 0 | 713 | 0 | 0 | 0 | 0 | 100 | 75
2022-02-04 | A69455 | 1 | 고탄소 | STB2 | TUNDISH교체 | Al 탈산 | B | 35 | 19 | 53400 | 80.08 | D | D | D |  | 1 | 1 |  | 1520 | 1567 | 5500 |  |  | 5500 | 65 | 10 | 84610 | 1597 |  | Y | 46 | 31 | [7 empty] | 김덕진 | 2 |  | Y |  |  |  |  | 101.4 | 13-2 | 247.85 | 0 | A |  | 1591 | 3 | 0.15 | 1549 | 1.24 | 93 | 23 | 263 | 4:23 | 25 | 25 | 13 | 0 |  | 0 |  | 550 | AR | 2022-02-04 23:48 | 2022-02-05 00:36 | 48 | 2022-02-04 23:48 | 48 |  |  |  |  | Y |  |  |  | Y | [5 empty] | 117.89 | 19.79 | [19 empty] | 1.97 |  |  |  | 0 | 4.18 | A | [9 empty] | 0 | 34 | 184 | 21 | 0 | 128 | 0 | 497 | 0 | 552 | 0 | 0 | 99 | 54 |  |  |  |  | 1
2022-02-04 | B68834 | 2 | 중탄소 | KFMN438V | 잔강최소화 | Si 탈산 | B | 6 | 57 | 49050 | 104.52 | D | D |  | D | 1 |  | 1 | 1540 | 1577 | 7100 |  |  | 7100 | 77.05 | 12 | 92148 | 1644 |  | Y | 43 | 40 | [7 empty] | 김규완 | 2 |  |  |  |  | Y |  | 104.85 | 12-7 | 0.41 | 93.44 | A |  | 1648 | 1 | 0.2 | 1558 | 1.95 | 64 | 22 | 285 | 4:45 | 20 | 21 | 0 | 71 |  | 75.62 | 0 | 0 | N2 | 2022-02-05 01:04 | 2022-02-05 01:24 | 19 | 2022-02-05 00:39 | 44 |  |  |  |  | N | [7 empty] | 7 | 4 | 0 | 20.81 | [23 empty] | 0.93 | 0.93 | A | [9 empty] | 0 | 0 | 1704 | 95 | 0 | 0 | 0 | 711 | 0 | 0 | 0 | 0 | 101 | 44
2022-02-04 | A69456 | 1 | 고탄소 | STB2 |  | Al 탈산 | B | 32 | 20 | 53600 | 75.7 | D | D | D |  | 1 | 1 |  | 1520 | 1571 | 4100 |  |  | 4100 | 40.38 | 12 | 101532 | 1561 |  | Y | 41 | 25 | [7 empty] | 김덕진 | 2 |  | Y |  |  |  |  | 100.55 | 13-1 | 290.28 | 0 | A |  | 1561 | 3 | 0.14 | 1524 | 1.06 | 68 | 23 | 238 | 3:58 | 25 | 25 | 14 | 0 |  | 0 |  | 400 | AR | 2022-02-05 00:50 | 2022-02-05 01:38 | 48 | 2022-02-05 00:50 | 48 |  |  |  |  | Y |  |  |  | Y | [5 empty] | 109.47 | 26.93 | [20 empty] | 1.237 |  |  | 0 | 5.49 | A | [9 empty] | 0 | 0 | 195 | 0 | 0 | 125 | 0 | 645 | 0 | 631 | 0 | 0 | 97 | 36
2022-02-04 | B68835 | 2 | 중탄소 | KFMN438V |  | Si 탈산 | B | 19 | 60 | 49650 | 102.43 | D | D |  | D | 1 |  | 1 | 1540 | 1573 | 7600 |  |  | 7600 | 81.17 | 16 | 93632 | 1633 |  | Y | 43 | 38 | [7 empty] | 김규완 | 2 |  |  |  |  | Y |  | 98.65 | 12-1 | 0 | 130.06 | A |  | 1649 | 1 | 0.17 | 1561 | 1.94 | 67 | 25 | 205 | 3:25 | 20 | 21 | 0 | 72 |  | 75.76 | 0 | 0 | N2 | 2022-02-05 02:09 | 2022-02-05 02:26 | 18 | 2022-02-05 01:44 | 42 |  |  |  |  | N | [7 empty] | 14 | 4.5 | 0 | 20.53 | [23 empty] | 0.93 | 0.93 | A | [9 empty] | 0 | 30 | 1714 | 105 | 0 | 0 | 0 | 910 | 0 | 0 | 0 | 0 | 199 | 51
2022-02-04 | A69457 | 1 | 고탄소 | STB2 |  | Al 탈산 | B | 5 | 19 | 52600 | 94.18 | D | D | D |  | 1 | 1 |  | 1520 | 1591 | 3300 |  |  | 3300 | 32.5 | 12 | 101532 | 1554 |  | Y | 41 | 21 | [7 empty] | 김덕진 | 2 | [6 empty] | 103.5 | 13-5 | 263.23 | 0 | A |  | 1546 | 3 | 0.14 | 1511 | 0.66 | 55 | 24 | 240 | 4:00 | 25 | 25 | 15 | 0 |  | 0 |  | 300 | AR | 2022-02-05 02:10 | 2022-02-05 02:39 | 29 | 2022-02-05 02:10 | 30 |  |  |  |  | Y |  |  |  | Y | [5 empty] | 96.56 | 123.54 | [20 empty] | 1.39 |  |  | 1.06 | 6.49 | A | [9 empty] | 0 | 15 | 176 | 11 | 0 | 127 | 0 | 592 | 0 | 494 | 0 | 0 | 97 | 35
2022-02-04 | B68836 | 2 | 중탄소 | KFMN438V |  | Si 탈산 | B | 18 | 49 | 50800 | 104.07 | D | D |  | D | 1 |  | 1 | 1540 | 1530 | 8400 |  |  | 8400 | 85.14 | 16 | 98662 | 1648 |  | Y | 44 | 41 | [7 empty] | 김규완 | 2 |  |  |  |  | Y |  | 94.3 | 11-8 | 0 | 149.05 | A |  | 1646 | 1 | 0.16 | 1557 | 2.03 | 63 | 23 | 217 | 3:37 | 20 | 21 | 0 | 73 |  | 74.01 | 0 | 0 | N2 | 2022-02-05 03:17 | 2022-02-05 03:34 | 18 | 2022-02-05 02:53 | 41 |  |  |  |  | N | [7 empty] | 14 | 4.5 | 0 | 20.67 | [23 empty] | 0.97 | 0.97 | A | [9 empty] | 33 | 0 | 1652 | 81 | 0 | 0 | 0 | 707 | 0 | 0 | 0 | 0 | 156 | 33
2022-02-04 | A69458 | 1 | 고탄소 | STB2 |  | Al 탈산 | B | 16 | 34 | 51900 | 80.42 | D | D | D |  | 1 | 1 |  | 1520 | 1569 | 4200 |  |  | 4200 | 41.37 | 12 | 101532 | 1554 |  | Y | 42 | 24 | [7 empty] | 김덕진 | 2 |  |  | Y |  |  |  | 105.6 | 13-3 | 251.9 | 0 | A |  | 1554 | 3 | 0.14 | 1525 | 0.74 | 69 | 29 | 235 | 3:55 | 25 | 25 | 16 | 0 |  | 0 |  | 350 | AR | 2022-02-05 03:05 | 2022-02-05 03:43 | 38 | 2022-02-05 03:05 | 38 |  |  |  |  | Y |  |  |  | Y | [5 empty] | 102.65 | 52.46 | [20 empty] | 1.41 |  |  | 2.51 | 6.49 | A | [9 empty] | 0 | 0 | 284 | 24 | 0 | 129 | 0 | 591 | 0 | 494 | 0 | 0 | 98 | 21
2022-02-04 | B68837 | 2 | 중탄소 | KFMN438V | TUNDISH교체전 | Si 탈산 | B | 36 | 58 | 49850 | 99.65 | D | D |  | D | 1 |  | 1 | 1540 | 1556 | 7900 |  |  | 7900 | 90 | 15 | 87780 | 1655 |  | Y | 42 | 39 | [7 empty] | 김규완 | 2 | [6 empty] | 102.25 | 12-5 | 0 | 137.57 | A |  | 1654 | 1 | 0.19 | 1569 | 1.76 | 75 | 44 | 253 | 4:13 | 20 | 21 | 0 | 74 | 100 | 91 | 0 | 0 | N2 | 2022-02-05 04:24 | 2022-02-05 04:37 | 13 | 2022-02-05 04:04 | 33 |  |  |  |  | N | [7 empty] | 7 | 4.5 | 0 | 23.65 | [23 empty] | 0.93 | 0.93 | A | [9 empty] | 0 | 0 | 1748 | 66 | 0 | 0 | 0 | 704 | 0 | 0 | 0 | 0 | 154 | 40
2022-02-04 | A69459 | 1 | 고탄소 | STB2 |  | Al 탈산 | B | 35 | 20 | 53400 | 78.45 | D | D | D |  | 1 | 1 |  | 1520 | 1551 | 4500 |  |  | 4500 | 53.19 | 10 | 84610 | 1558 |  | Y | 41 | 26 | [7 empty] | 김덕진 | 2 |  | Y |  |  |  |  | 103.1 | 13-4 | 254.53 | 0 | A |  | 1558 | 3 | 0.14 | 1519 | 0.98 | 63 | 32 | 242 | 4:02 | 25 | 26 | 17 | 0 |  | 0 |  | 400 | AR | 2022-02-05 04:24 | 2022-02-05 04:49 | 25 | 2022-02-05 04:24 | 25 |  |  |  |  | Y |  |  |  | Y | [5 empty] | 111.61 | 49.21 | [20 empty] | 1.242 |  |  | 4.32 | 6.49 | A | [9 empty] | 0 | 24 | 240 | 26 | 0 | 129 | 0 | 493 | 0 | 495 | 0 | 0 | 96 | 0
2022-02-04 | B68838 | 2 | 중탄소 | AE15B36C2 | TUNDISH교체 | Si 탈산 | B | 6 | 58 | 48700 | 94.8 | D | D |  | D | 1 |  | 1 | 1540 | 1550 | 8000 |  |  | 8000 | 84.53 | 17 | 94638 | 1654 |  | Y | 42 | 40 | [7 empty] | 김규완 | 2 |  |  |  |  | Y |  | 101.7 | 12-4 | 113.72 | 0 | A |  | 1652 | 1 | 0.23 | 1578 | 1.91 | 80 | 25 | 184 | 3:04 | 15 | 16 | 0 | 75 |  | 133.82 | 0 | 0 | AR | 2022-02-05 05:24 | 2022-02-05 06:06 | 42 | 2022-02-05 05:04 | 63 |  |  |  |  | N | [7 empty] | 6 | 5 | 24.99 | 0 | [19 empty] | 1.77 |  |  |  | 0.31 | 0.31 | A | [9 empty] | 311 | 0 | 603 | 101 | 0 | 0 | 0 | 702 | 0 | 0 | 0 | 0 | 98 | 17 |  |  | 4 |  | 1
2022-02-04 | A69460 | 1 | 고탄소 | STB2 |  | Al 탈산 | B | 32 | 21 | 53900 | 75.07 | D | D | D |  | 1 | 1 |  | 1520 | 1574 | 4000 |  |  | 4000 | 47.28 | 10 | 84610 | 1563 |  | Y | 41 | 24 | [17 empty] | 226.81 | 0 | A |  | 1563 | 3 | 0.14 | 1522 | 1.24 | 66 | 31 | 234 | 3:54 | 25 | 25 | 18 | 0 |  | 0 |  | 400 | AR | 2022-02-05 05:26 | 2022-02-05 05:53 | 28 | 2022-02-05 05:24 | 29 |  |  |  |  | Y |  |  |  | Y | [5 empty] | 108.19 | 14.68 | [20 empty] | 1.146 |  |  | 5.68 | 6.49 | A | [9 empty] | 0 | 40 | 262 | 24 | 0 | 128 | 0 | 496 | 0 | 550 | 0 | 0 | 97 | 24
2022-02-04 | B68839 | 2 | 중탄소 | AE15B36C2 |  | Si 탈산 | B | 19 | 61 | 50350 | 93.95 | D | D |  | A | 1 |  | 1 | 1540 | 1538 | 7400 |  |  | 7400 | 78.66 | 17 | 94081 | 1630 |  | Y | 44 | 41 | [7 empty] | 김규완 | 2 |  |  |  |  | Y |  | 100.95 | 12-3 | 120.79 | 0 | A |  | 1628 | 1 | 0.19 | 1564 | 0 | 66 | 25 | 186 | 3:06 | 15 | 15 | 0 | 76 |  | 96.89 | 0 | 0 | AR | 2022-02-05 06:29 | 2022-02-05 07:08 | 40 | 2022-02-05 06:10 | 58 |  |  |  |  | N | [7 empty] | 4 | 5 | 19.27 | 0 | [23 empty] | 0.32 | 0.32 | B | [9 empty] | 366 | 0 | 688 | 90 | 0 | 0 | 0 | 700 | 0 | 0 | 0 | 0 | 98 | 48 |  |  | 6
2022-02-04 | A69461 | 1 | 고탄소 | STB2 |  | Al 탈산 | B | 5 | 20 | 52900 | 79.93 | D | D | A |  | 1 | 1 |  | 1520 | 1570 | 4200 |  |  | 4200 | 49.64 | 10 | 84610 | 1564 |  | Y | 41 | 25 | [15 empty] | 98.8 | 12-9 | 173.87 | 0 | A |  | 1564 | 3 | 0.14 | 1526 | 0.97 | 70 | 24 | 263 | 4:23 | 25 | 25 | 19 | 0 |  | 0 |  | 500 | AR | 2022-02-05 06:31 | 2022-02-05 06:58 | 27 | 2022-02-05 06:30 | 28 |  |  |  |  | Y |  |  |  | Y | [5 empty] | 121.49 | 46.86 | [20 empty] | 1.195 |  |  | 7.91 | 6.49 | A | [9 empty] | 0 | 44 | 266 | 0 | 0 | 126 | 0 | 550 | 0 | 497 | 0 | 0 | 75 | 29
2022-02-05 | B68840 | 2 | 중탄소 | AE15B36C2 |  | Si 탈산 | B | 18 | 50 | 50950 | 97.42 | A | A |  | A | 1 |  | 1 | 1540 | 1531 | 7600 |  |  | 7600 | 77.22 | 12 | 98422 | 1627 |  | Y | 45 | 38 | [7 empty] | 임현진 | 2 |  |  |  |  | Y |  | 100.55 | 12-5 | 98.03 | 0 | A |  | 1625 | 1 | 0.19 | 1556 | 1.94 | 58 | 21 | 166 | 2:46 | 15 | 15 | 0 | 77 |  | 110.78 | 0 | 0 | AR | 2022-02-05 07:57 | 2022-02-05 08:12 | 14 | 2022-02-05 07:39 | 33 |  |  |  |  | N | [7 empty] | 3 | 5 | 21.25 | 0 | [23 empty] | 0.29 | 0.29 | A | [9 empty] | 276 | 11 | 840 | 112 | 0 | 0 | 0 | 501 | 0 | 0 | 0 | 0 | 128 | 88 |  |  | 6
2022-02-05 | A69462 | 1 | 고탄소 | STB2 |  | Al 탈산 | B | 16 | 35 | 52400 | 76.75 | A | A | A |  | 1 | 1 |  | 1520 | 1539 | 5500 |  |  | 5500 | 54.17 | 12 | 101532 | 1563 |  | Y | 40 | 34 |  |  | A69459 |  |  |  |  | 조관훈 | 2 |  | Y |  |  |  |  | 106.95 | 13-5 | 166.25 | 0 | A |  | 1563 | 3 | 0.14 | 1519 | 1.26 | 63 | 26 | 239 | 3:59 | 25 | 25 | 20 | 0 |  | 0 |  | 500 | AR | 2022-02-05 07:37 | 2022-02-05 08:04 | 27 | 2022-02-05 07:37 | 28 |  |  |  |  | Y |  |  |  | Y | [5 empty] | 124.33 | 29.73 | [20 empty] | 1.243 |  |  | 9.95 | 6.49 | A | [9 empty] | 0 | 0 | 238 | 27 | 0 | 128 | 0 | 692 | 0 | 493 | 0 | 0 | 208 | 28
2022-02-05 | B68841 | 2 | 중탄소 | AE15B36C2 |  | Si 탈산 | B | 36 | 59 | 49600 | 90.95 | A | A |  | A | 1 |  | 1 | 1540 | 1542 | 6900 |  |  | 6900 | 73.42 | 14 | 93983 | 1637 |  | Y | 43 | 34 | [7 empty] | 임현진 | 2 |  |  |  |  | Y |  |  |  | 173.4 | 0 | A |  | 1621 | 1 | 0.24 | 1555 | 1.67 | 57 | 28 | 196 | 3:16 | 15 | 15 | 0 | 78 |  | 115.84 | 0 | 0 | AR | 2022-02-05 08:58 | 2022-02-05 09:12 | 14 | 2022-02-05 08:39 | 33 |  |  |  |  | N | [7 empty] | 7 | 4.5 | 20.9 | 0 | [23 empty] | 0.75 | 0.75 | B | [9 empty] | 273 | 56 | 564 | 135 | 0 | 0 | 0 | 605 | 0 | 0 | 0 | 0 | 59 | 31 |  |  | 6
2022-02-05 | A69463 | 1 | 고탄소 | STB2 |  | Al 탈산 | B | 35 | 21 | 53400 | 83.63 | A | A | A |  | 1 | 1 |  | 1520 | 1532 | 6300 |  |  | 6300 | 62.05 | 12 | 101532 | 1563 |  | Y | 44 | 35 |  |  | A69460 |  |  |  |  | 조관훈 | 2 |  | Y |  |  |  |  | 104.2 | 13-5 | 256.33 | 0 | A |  | 1563 | 3 | 0.15 | 1534 | 0.74 | 78 | 23 | 246 | 4:06 | 25 | 26 | 21 | 0 |  | 0 |  | 600 | AR | 2022-02-05 08:52 | 2022-02-05 09:25 | 34 | 2022-02-05 08:52 | 34 |  |  |  |  | Y |  |  |  | Y | [5 empty] | 126.08 | 45.18 | [20 empty] | 1.044 |  |  | 11.49 | 6.49 | A | [9 empty] | 0 | 0 | 242 | 0 | 0 | 128 | 0 | 798 | 0 | 399 | 0 | 0 | 212 | 10
2022-02-05 | B68842 | 2 | 중탄소 | AE15B36C2 |  | Si 탈산 | B | 6 | 59 | 48800 | 87.03 | A | A |  | A | 1 |  | 1 | 1540 | 1512 | 7900 |  |  | 7900 | 83.03 | 17 | 95149 | 1644 |  | Y | 46 | 39 | [7 empty] | 임현진 | 2 |  |  |  |  | Y |  |  |  | 184.94 | 0 | A |  | 1633 | 1 | 0.23 | 1567 | 2.14 | 69 | 33 | 193 | 3:13 | 15 | 15 | 0 | 79 |  | 117.58 | 0 | 0 | AR | 2022-02-05 09:51 | 2022-02-05 10:18 | 27 | 2022-02-05 09:37 | 41 |  |  |  |  | N | [7 empty] | 4 | 5 | 21.64 | 0 | [23 empty] | 0.35 | 0.35 | B | [9 empty] | 293 | 35 | 1030 | 141 | 0 | 0 | 0 | 650 | 0 | 0 | 0 | 0 | 50 | 21 |  |  | 6
2022-02-05 | A69464 | 1 | 고탄소 | STB2 |  | Al 탈산 | B | 32 | 22 | 53800 | 75.17 | A | A | A |  | 1 | 1 |  | 1520 | 1533 | 5700 |  |  | 5700 | 54.92 | 13 | 103789 | 1551 |  | Y | 40 | 33 |  |  | A69461 |  |  |  |  | 조관훈 | 2 | [8 empty] | 217.23 | 0 | A |  | 1551 | 3 | 0.17 | 1518 | 1.03 | 62 | 29 | 269 | 4:29 | 25 | 25 | 22 | 0 |  | 0 |  | 600 | AR | 2022-02-05 10:38 | 2022-02-05 10:47 | 9 | 2022-02-05 10:35 | 12 |  |  |  |  | Y |  |  |  | Y | [5 empty] | 134.35 | 9.09 | [20 empty] | 1.181 |  |  | 0.03 | 0 | A | [9 empty] | 0 | 0 | 249 | 0 | 0 | 129 | 0 | 795 | 0 | 595 | 0 | 0 | 233 | 0
2022-02-05 | B68843 | 2 | 중탄소 | AE15B36C2 | 잔강최소화전 | Si 탈산 | B | 19 | 62 | 49450 | 87.58 | A | A |  | A | 1 |  | 1 | 1540 | 1551 | 6700 |  |  | 6700 | 72.41 | 15 | 92535 | 1636 |  | Y | 44 | 35 | [7 empty] | 임현진 | 2 |  |  |  |  | Y |  |  |  | 221.43 | 0 | A |  | 1627 | 1 | 0.26 | 1564 | 1.86 | 66 | 33 | 193 | 3:13 | 15 | 15 | 0 | 80 |  | 171.41 | 0 | 0 | AR | 2022-02-05 10:59 | 2022-02-05 11:20 | 21 | 2022-02-05 10:44 | 35 |  |  |  |  | N | [7 empty] | 4 | 5 | 30.35 | 0 | [23 empty] | 0.36 | 0.36 | B | [9 empty] | 338 | 0 | 622 | 124 | 0 | 0 | 0 | 709 | 0 | 0 | 0 | 0 | 59 | 18 |  |  | 6
2022-02-05 | A69465 | 1 | 고탄소 | STB2 |  | Al 탈산 | B | 5 | 21 | 53000 | 78.95 | A | A | A |  | 1 | 1 |  | 1520 | 1539 | 6800 |  |  | 6800 | 68.94 | 12 | 98642 | 1545 |  | Y | 45 | 39 |  |  | A69462 |  |  |  |  | 조관훈 | 2 |  | Y | [6 empty] | 221.48 | 0 | A |  | 1545 | 3 | 0.14 | 1515 | 0.94 | 59 | 24 | 244 | 4:04 | 25 | 25 | 23 | 0 |  | 0 |  | 400 | AR | 2022-02-05 11:40 | 2022-02-05 12:02 | 22 | 2022-02-05 11:38 | 24 |  |  |  |  | Y |  |  |  | Y | [5 empty] | 117.3 | 12.8 | [20 empty] | 0.742 |  |  | 0 | 0 | A | [9 empty] | 0 | 17 | 242 | 0 | 0 | 129 | 0 | 1090 | 0 | 692 | 0 | 0 | 213 | 39
2022-02-05 | B68844 | 2 | 중탄소 | SMNB440HK | 잔강최소화 | Al 탈산 | B | 18 | 51 | 50600 | 97.78 | A | A |  | A | 1 |  | 1 | 1540 | 1553 | 7400 |  |  | 7400 | 77.37 | 13 | 95644 | 1633 |  | Y | 45 | 39 | [7 empty] | 임현진 | 2 |  |  |  |  | Y |  | 106 | 12-10 | 232.28 | 0 | A |  | 1628 | 1 | 0.23 | 1556 | 1.72 | 63 | 19 | 234 | 3:54 | 18 | 18 | 0 | 81 |  | 92.93 | 0 | 0 | AR | 2022-02-05 12:14 | 2022-02-05 12:39 | 25 | 2022-02-05 11:57 | 42 |  |  |  |  | Y | [7 empty] | 4 | 5 | 22.67 | 0 | [20 empty] | 1.13 |  |  | 0.41 | 0.41 | A | [9 empty] | 73 | 10 | 932 | 154 | 0 | 247 | 0 | 965 | 0 | 405 | 0 | 0 | 58 | 32 |  |  | 6
2022-02-05 | A69466 | 1 | 고탄소 | STB2 |  | Al 탈산 | B | 16 | 36 | 52500 | 82.37 | A | A | A |  | 1 | 1 |  | 1520 | 1537 | 5800 |  |  | 5800 | 62.32 | 11 | 93071 | 1558 |  | Y | 40 | 33 |  |  | A69463 |  |  |  |  | 조관훈 | 2 |  | Y |  |  |  |  | 103.9 | 13-1 | 193.99 | 0 | A |  | 1558 | 3 | 0.14 | 1518 | 1 | 62 | 24 | 265 | 4:25 | 25 | 25 | 24 | 0 |  | 0 |  | 400 | AR | 2022-02-05 12:42 | 2022-02-05 13:10 | 29 | 2022-02-05 12:39 | 31 |  |  |  |  | Y |  |  |  | Y | [5 empty] | 107.56 | 49.94 | [20 empty] | 1.183 |  |  | 0.19 | 0 | A | [9 empty] | 0 | 31 | 174 | 28 | 0 | 127 | 0 | 841 | 0 | 590 | 0 | 0 | 166 | 57
2022-02-05 | B68845 | 2 | 중탄소 | SMNB440HK |  | Al 탈산 | B | 36 | 60 | 49900 | 87.03 | A | A |  | A | 1 |  | 1 | 1540 | 1536 | 6600 |  |  | 6600 | 69.35 | 15 | 95172 | 1628 | 361 | Y | 46 | 35 | [7 empty] | 임현진 | 2 |  |  |  |  | Y |  |  |  | 227.45 | 0 | A |  | 1616 | 1 | 0.17 | 1553 | 1.78 | 60 | 27 | 242 | 4:02 | 18 | 18 | 0 | 82 |  | 96.43 | 0 | 0 | AR | 2022-02-05 13:06 | 2022-02-05 13:44 | 38 | 2022-02-05 12:56 | 48 |  |  |  |  | Y | [7 empty] | 3 | 4.5 | 21.72 | 0 | [20 empty] | 0.5 |  |  | 0.26 | 0.26 | A | [9 empty] | 143 | 0 | 856 | 127 | 0 | 258 | 0 | 671 | 0 | 202 | 0 | 0 | 75 | 35 |  |  | 6
2022-02-05 | A69467 | 1 | 고탄소 | STB2 |  | Al 탈산 | B | 35 | 22 | 53400 | 83.1 | A | A | A |  | 1 | 1 |  | 1520 | 1539 | 5500 |  |  | 5500 | 54.17 | 12 | 101532 | 1570 |  | Y | 43 | 31 |  |  | A69464 |  |  |  |  | 조관훈 | 2 |  | Y |  |  |  |  | 104.35 | 13-5 | 146.94 | 0 | A |  | 1570 | 3 | 0.16 | 1522 | 1.23 | 66 | 30 | 268 | 4:28 | 25 | 26 | 25 | 0 |  | 0 |  | 400 | AR | 2022-02-05 13:42 | 2022-02-05 14:15 | 33 | 2022-02-05 13:40 | 34 |  |  |  |  | Y |  |  |  | Y | [5 empty] | 122.86 | 38.96 | [20 empty] | 1.256 |  |  | 1.23 | 0 | B | [9 empty] | 0 | 0 | 206 | 0 | 0 | 129 | 0 | 496 | 0 | 398 | 0 | 0 | 165 | 44
2022-02-05 | B68846 | 2 | 중탄소 | SMNB440HK |  | Al 탈산 | B | 6 | 60 | 48900 | 104 | A | A |  | B | 1 |  | 1 | 1540 | 1542 | 7300 |  |  | 7300 | 77.36 | 13 | 94360 | 1635 |  | Y | 44 | 39 | [7 empty] | 임현진 | 2 |  |  |  |  | Y |  | 104.1 | 12-6 | 266.73 | 0 | A |  | 1628 | 1 | 0.21 | 1555 | 1.67 | 62 | 32 | 212 | 3:32 | 18 | 19 | 0 | 83 |  | 60.78 | 0 | 0 | AR | 2022-02-05 14:36 | 2022-02-05 14:44 | 8 | 2022-02-05 14:12 | 32 |  |  |  |  | Y | [7 empty] | 13 | 4.2 | 18.68 | 0 | [20 empty] | 0.82 |  |  | 0.48 | 0.48 | A | [9 empty] | 123 | 0 | 791 | 127 | 0 | 261 | 0 | 602 | 0 | 204 | 0 | 0 | 0 | 43 |  |  | 4
2022-02-05 | A69468 | 1 | 고탄소 | STB2 |  | Al 탈산 | B | 32 | 23 | 53500 | 82.85 | A | B | B |  | 1 | 1 |  | 1520 | 1566 | 5800 |  |  | 5800 | 57.12 | 12 | 101532 | 1569 |  | Y | 46 | 34 |  |  | A69465 |  |  |  |  | 조관훈 | 2 |  |  | Y |  |  |  | 108.4 | 13-9 | 318.16 | 0 | A |  | 1569 | 3 | 0.15 | 1530 | 1.05 | 74 | 34 | 234 | 3:54 | 25 | 26 | 26 | 0 |  | 0 |  | 400 | AR | 2022-02-05 14:43 | 2022-02-05 15:18 | 34 | 2022-02-05 14:42 | 35 |  |  |  |  | Y |  |  |  | Y | [5 empty] | 118.95 | 39.22 | [20 empty] | 0.762 |  |  | 3 | 0 | A | [9 empty] | 0 | 16 | 231 | 0 | 0 | 128 | 0 | 499 | 0 | 399 | 0 | 0 | 96 | 10
2022-02-05 | B68847 | 2 | 중탄소 | SMNB440HK | TUNDISH교체전 | Al 탈산 | B | 19 | 63 | 49900 | 89.32 | B | B |  | B | 1 |  | 1 | 1540 | 1564 | 6000 |  |  | 6000 | 60.87 | 15 | 98568 | 1635 |  | Y | 41 | 31 | [7 empty] | 임현진 | 2 |  |  |  |  | Y |  | 105 | 12-6 | 81.42 | 0 | A |  | 1622 | 1 | 0.18 | 1554 | 1.61 | 61 | 30 | 251 | 4:11 | 18 | 19 | 0 | 84 |  | 47.71 | 0 | 0 | AR | 2022-02-05 15:32 | 2022-02-05 15:50 | 18 | 2022-02-05 15:20 | 30 |  |  |  |  | Y | [7 empty] | 5 | 4.2 | 15.22 | 0 | [20 empty] | 0.74 |  |  | 0.23 | 0.23 | A | [9 empty] | 163 | 0 | 889 | 91 | 0 | 451 | 0 | 1005 | 0 | 204 | 0 | 0 | 141 | 38 |  |  | 4
2022-02-05 | A69469 | 1 | 고탄소 | STB2 |  | Al 탈산 | B | 5 | 22 | 52300 | 78.15 | B | B | B |  | 1 | 1 |  | 1520 | 1574 | 5200 |  |  | 5200 | 51.22 | 12 | 101532 | 1555 |  | Y | 41 | 34 | [7 empty] | 김형철 | 2 |  |  | Y |  |  |  | 105.35 | 13-6 | 229.99 | 0 | A |  | 1555 | 3 | 0.15 | 1525 | 0.83 | 69 | 28 | 251 | 4:11 | 25 | 25 | 27 | 0 |  | 0 |  | 400 | AR | 2022-02-05 15:41 | 2022-02-05 16:24 | 43 | 2022-02-05 15:40 | 45 |  |  |  |  | Y |  |  |  | Y | [5 empty] | 118.62 | 36.7 | [20 empty] | 1.045 |  |  | 4.97 | 0 | A | [9 empty] | 0 | 30 | 286 | 0 | 0 | 128 | 0 | 499 | 0 | 396 | 0 | 0 | 96 | 25
2022-02-05 | B68848 | 2 | 중탄소 | SMN443H3 | TUNDISH교체 | Al 탈산 | B | 18 | 52 | 50600 | 102.47 | B | B |  | B | 1 |  | 1 | 1540 | 1516 | 9500 |  |  | 9500 | 101.44 | 17 | 93653 | 1673 |  | Y | 48 | 43 | [7 empty] | 임승우 | 2 | [6 empty] | 101.9 | 12-6 | 200.01 | 0 | A |  | 1657 | 1 | 0.16 | 1575 | 1.79 | 82 | 35 | 238 | 3:58 | 18 | 23 | 0 | 85 | 60 | 74.64 | 0 | 0 | AR | 2022-02-05 16:49 | 2022-02-05 17:18 | 29 | 2022-02-05 16:35 | 43 | [12 empty] | 2 |  | 22.84 | 0 | [19 empty] | 1.48 |  |  |  | 0.13 | 0.13 | A | [9 empty] | 0 | 0 | 381 | 25 | 0 | 241 | 0 | 860 | 0 | 0 | 0 | 0 | 51 | 0 |  |  | 6 |  | 1
2022-02-05 | A69470 | 1 | 고탄소 | STB2 |  | Al 탈산 | B | 16 | 37 | 51700 | 78.4 | B | B | B |  | 1 | 1 |  | 1520 | 1549 | 4900 |  |  | 4900 | 57.91 | 10 | 84610 | 1554 |  | Y | 41 | 27 | [7 empty] | 김형철 | 2 |  | Y |  |  |  |  | 98.05 | 12-5 | 129.9 | 0 | A |  | 1554 | 3 | 0.14 | 1520 | 0.92 | 64 | 25 | 248 | 4:08 | 25 | 25 | 28 | 0 |  | 0 |  | 400 | AR | 2022-02-05 16:56 | 2022-02-05 17:30 | 33 | 2022-02-05 16:55 | 35 |  |  |  |  | Y |  |  |  | Y | [5 empty] | 118.89 | 39.08 | [20 empty] | 1.192 |  |  | 6.51 | 0 | A | [9 empty] | 0 | 0 | 213 | 0 | 0 | 128 | 0 | 499 | 0 | 398 | 0 | 0 | 86 | 9
2022-02-05 | B68849 | 2 | 중탄소 | SMN443H3 |  | Al 탈산 | B | 36 | 61 | 49050 | 88.6 | B | B |  | B | 1 |  | 1 | 1540 | 1537 | 7100 |  |  | 7100 | 47.73 | 27 | 148743 | 1628 |  | Y | 44 | 36 | [7 empty] | 임승우 | 2 | [6 empty] | 104.75 | 12-7 | 156.16 | 0 | A |  | 1624 | 1 | 0.16 | 1569 | 1.45 | 76 | 35 | 216 | 3:36 | 18 | 19 | 0 | 86 |  | 41.69 | 0 | 0 | AR | 2022-02-05 17:45 | 2022-02-05 18:20 | 35 | 2022-02-05 17:38 | 42 |  |  |  |  | N | [8 empty] | 4.3 | 13.9 | 0 | [20 empty] | 0.61 |  |  | 0 | 0 | A | [9 empty] | 0 | 0 | 585 | 51 | 0 | 290 | 0 | 755 | 0 | 0 | 0 | 0 | 0 | 15
2022-02-05 | A69471 | 1 | 고탄소 | STB2 |  | Al 탈산 | B | 35 | 23 | 53300 | 95.52 | B | B | B |  | 1 | 1 |  | 1520 | 1537 | 7600 |  |  | 7600 | 74.85 | 12 | 101532 | 1548 |  | Y | 55 | 44 | [7 empty] | 김형철 | 2 | [6 empty] | 107.6 | 13-8 | 300.67 | 0 | A |  | 1548 | 3 | 0.15 | 1522 | 0.67 | 66 | 32 | 240 | 4:00 | 25 | 25 | 29 | 0 |  | 0 |  | 400 | AR | 2022-02-05 18:27 | 2022-02-05 18:39 | 11 | 2022-02-05 18:25 | 13 |  |  |  |  | Y |  |  |  | Y | [5 empty] | 137.21 | 24.4 | [20 empty] | 0.983 |  |  | 0 | 0 | A | [9 empty] | 0 | 86 | 284 | 0 | 0 | 127 | 0 | 796 | 0 | 597 | 0 | 0 | 98 | 29
2022-02-05 | B68850 | 2 | 중탄소 | SMN443H2 |  | Al 탈산 | B | 6 | 61 | 48900 | 82.7 | B | B |  | B | 1 |  | 1 | 1540 | 1548 | 6400 |  |  | 6400 | 145.22 | 8 | 44072 | 1639 |  | Y | 41 | 33 | [7 empty] | 임승우 | 2 | [8 empty] | 165.4 | 0 | A |  | 1626 | 1 | 0.17 | 1560 | 1.85 | 69 | 33 | 183 | 3:03 | 18 | 19 | 0 | 87 |  | 64.13 | 0 | 0 | AR | 2022-02-05 18:55 | 2022-02-05 19:26 | 31 | 2022-02-05 18:45 | 41 |  |  |  |  | N | [7 empty] | 1 | 4.2 | 17.46 | 0 | [20 empty] | 0.65 |  |  | 0.1 | 0.1 | B | [9 empty] | 0 | 0 | 320 | 0 | 0 | 211 | 0 | 798 | 0 | 0 | 0 | 0 | 45 | 22
2022-02-05 | A69472 | 1 | 고탄소 | STB2 |  | Al 탈산 | B | 32 | 24 | 53000 | 79.58 | B | B | B |  | 1 | 1 |  | 1520 | 1579 | 3900 |  |  | 3900 | 38.41 | 12 | 101532 | 1560 |  | Y | 40 | 25 | [7 empty] | 김형철 | 2 |  |  | Y |  |  |  | 106.7 | 13-7 | 199.94 | 0 | A |  | 1560 | 3 | 0.15 | 1522 | 1 | 66 | 32 | 231 | 3:51 | 25 | 25 | 30 | 0 |  | 0 |  | 400 | AR | 2022-02-05 19:16 | 2022-02-05 19:43 | 27 | 2022-02-05 19:14 | 29 |  |  |  |  | Y |  |  |  | Y | [5 empty] | 117.37 | 46.89 | [20 empty] | 0.943 |  |  | 0.07 | 0 | A | [9 empty] | 0 | 46 | 245 | 0 | 0 | 125 | 0 | 664 | 0 | 550 | 0 | 0 | 97 | 0
2022-02-05 | B68851 | 2 | 중탄소 | SMN443H2 |  | Al 탈산 | B | 19 | 64 | 49100 | 85.12 | B | B |  | B | 1 |  | 1 | 1540 | 1532 | 6500 |  |  | 6500 | 73.74 | 16 | 88144 | 1620 |  | Y | 37 | 33 | [7 empty] | 임승우 | 2 | [6 empty] | 101.6 | 12-3 | 129.22 | 0 | A |  | 1604 | 1 | 0.12 | 1544 | 1.35 | 53 | 25 | 181 | 3:01 | 18 | 18 | 0 | 88 |  | 38.96 | 0 | 0 | AR | 2022-02-05 20:12 | 2022-02-05 20:31 | 19 | 2022-02-05 20:01 | 31 |  |  |  |  | N | [7 empty] | 3 | 4.2 | 12.8 | 0 | [20 empty] | 1.16 |  |  | 0.07 | 0.07 | A | [9 empty] | 0 | 0 | 969 | 31 | 0 | 275 | 0 | 997 | 0 | 0 | 0 | 0 | 51 | 15
2022-02-05 | A69473 | 1 | 고탄소 | STB2 |  | Al 탈산 | B | 5 | 23 | 52400 | 86.6 | B | B | B |  | 1 | 1 |  | 1520 | 1532 | 5500 |  |  | 5500 | 54.17 | 12 | 101532 | 1553 |  | Y | 42 | 33 | [7 empty] | 김형철 | 2 |  | Y |  |  |  |  | 102.55 | 13-3 | 247.04 | 0 | A |  | 1553 | 3 | 0.15 | 1518 | 0.81 | 62 | 24 | 241 | 4:01 | 25 | 25 | 31 | 0 |  | 0 |  | 400 | AR | 2022-02-05 20:22 | 2022-02-05 20:48 | 26 | 2022-02-05 20:20 | 28 |  |  |  |  | Y |  |  |  | Y | [5 empty] | 118.36 | 78.5 | [20 empty] | 1.157 |  |  | 0 | 0 | A | [9 empty] | 0 | 27 | 228 | 0 | 0 | 129 | 0 | 716 | 0 | 550 | 0 | 0 | 86 | 25
2022-02-05 | A69474 | 1 | 고탄소 | STB2 |  | Al 탈산 | B | 16 | 38 | 52000 | 87.07 | B | B | B |  | 1 | 1 |  | 1520 | 1539 | 5000 |  |  | 5000 | 59.09 | 10 | 84610 | 1566 |  | Y | 41 | 29 | [7 empty] | 김형철 | 2 | [6 empty] | 98.1 | 12-5 | 240.45 | 0 | A |  | 1566 | 3 | 0.14 | 1523 | 0.98 | 67 | 23 | 236 | 3:56 | 25 | 25 | 32 | 0 |  | 0 |  | 400 | AR | 2022-02-05 21:24 | 2022-02-05 21:52 | 28 | 2022-02-05 21:22 | 30 |  |  |  |  | Y |  |  |  | Y | [5 empty] | 118.61 | 86.42 | [20 empty] | 0.857 |  |  | 0.01 | 0 | A | [9 empty] | 0 | 0 | 265 | 0 | 0 | 127 | 0 | 499 | 0 | 399 | 0 | 0 | 0 | 0
2022-02-05 | B68852 | 2 | 중탄소 | SMN443H2 |  | Al 탈산 | B | 18 | 53 | 50100 | 88.07 | B | B |  | B | 1 |  | 1 | 1540 | 1555 | 5800 |  |  | 5800 | 40.49 | 26 | 143234 | 1628 |  | Y | 35 | 29 | [7 empty] | 임승우 | 2 | [6 empty] | 102.1 | 12-6 | 63.09 | 0 | A |  | 1611 | 1 | 0.2 | 1564 | 1.24 | 73 | 30 | 320 | 5:20 | 18 | 18 | 0 | 89 |  | 112.79 | 0 | 0 | AR | 2022-02-05 21:33 | 2022-02-05 21:42 | 9 | 2022-02-05 21:18 | 25 |  |  |  |  | N | [7 empty] | 4 | 4.3 | 27.87 | 0 | 진공중 오버플로우 되어 래들 밑에 알곤라인 소손 대차에서 알곤 나오지않아 그대로 이송 | [19 empty] | 1.33 |  |  | 0.05 | 0.05 | B | [9 empty] | 0 | 0 | 536 | 44 | 0 | 265 | 0 | 848 | 0 | 0 | 0 | 0 | 116 | 20
2022-02-05 | A69475 | 1 | 고탄소 | STB2 |  | Al 탈산 | B | 35 | 24 | 53000 | 84.57 | B | B | D |  | 1 | 1 |  | 1520 | 1543 | 6100 |  |  | 6100 | 60.08 | 12 | 101532 | 1554 |  | Y | 45 | 35 | [7 empty] | 김형철 | 2 |  | Y |  |  |  |  | 114.5 | 14-5 | 227.09 | 0 | A |  | 1554 | 3 | 0.15 | 1516 | 0.97 | 60 | 28 | 239 | 3:59 | 25 | 25 | 33 | 0 |  | 0 |  | 400 | AR | 2022-02-05 22:34 | 2022-02-05 22:53 | 19 | 2022-02-05 22:33 | 19 |  |  |  |  | Y |  |  |  | Y | [5 empty] | 117.09 | 57.03 | [20 empty] | 1.32 |  |  | 1.44 | 0 | A | [9 empty] | 0 | 46 | 293 | 41 | 0 | 128 | 0 | 814 | 0 | 669 | 0 | 0 | 159 | 74
2022-02-05 | B68853 | 2 | 중탄소 | SMN443H |  | Al 탈산 | B | 36 | 62 | 49700 | 87.75 | B | B |  | D | 1 |  | 1 | 1540 | 1525 | 7300 |  |  | 7300 | 182.99 | 7 | 39893 | 1603 |  | Y | 41 | 36 | [7 empty] | 임승우 | 2 | [6 empty] | 93.4 | 11-5 | 110.26 | 0 | A |  | 1609 | 1 | 0.17 | 1547 | 1.5 | 56 | 29 | 184 | 3:04 | 18 | 19 | 0 | 90 |  | 56.75 | 0 | 0 | AR | 2022-02-05 22:40 | 2022-02-05 22:55 | 15 | 2022-02-05 22:27 | 27 |  |  |  |  | N | [7 empty] | 3 | 5 | 14.03 | 0 | [20 empty] | 0.49 |  |  | 0.15 | 0.15 | A | [9 empty] | 74 | 0 | 439 | 15 | 0 | 192 | 0 | 1287 | 0 | 206 | 0 | 0 | 153 | 46
2022-02-05 | A69476 | 1 | 고탄소 | STB2 |  | Al 탈산 | B | 32 | 25 | 53400 | 77.05 | D | D | D |  | 1 | 1 |  | 1520 | 1547 | 4800 |  |  | 4800 | 47.28 | 12 | 101532 | 1563 |  | Y | 40 | 29 | [7 empty] | 차승주 | 2 |  |  | Y |  |  |  | 108.05 | 13-8 | 294.96 | 0 | A |  | 1563 | 3 | 0.16 | 1525 | 1.06 | 69 | 23 | 238 | 3:58 | 25 | 25 | 34 | 0 |  | 0 |  | 450 | AR | 2022-02-05 23:30 | 2022-02-06 00:05 | 35 | 2022-02-05 23:28 | 37 |  |  |  |  | Y |  |  |  | Y | [5 empty] | 132.53 | 36.62 | [20 empty] | 1.083 |  |  | 3.02 | 0 | A | [9 empty] | 0 | 40 | 259 | 9 | 0 | 126 | 0 | 596 | 0 | 551 | 0 | 0 | 96 | 47
2022-02-05 | B68854 | 2 | 중탄소 | SMN443H |  | Al 탈산 | B | 6 | 62 | 48850 | 89.48 | D | D |  | D | 1 |  | 1 | 1540 | 1512 | 7400 |  |  | 7400 | 76.38 | 17 | 96883 | 1625 |  | Y | 40 | 37 | [7 empty] | 김규완 | 2 | [6 empty] | 95.35 | 11-7 | 170.04 | 0 | A |  | 1620 | 1 | 0.22 | 1551 | 1.58 | 60 | 30 | 194 | 3:14 | 18 | 19 | 0 | 91 |  | 122.25 | 0 | 0 | AR | 2022-02-05 23:46 | 2022-02-06 00:06 | 20 | 2022-02-05 23:35 | 31 |  |  |  |  | N | [7 empty] | 3 | 5 | 27.79 | 0 | [20 empty] | 0.32 |  |  | 0.34 | 0.34 | A | [9 empty] | 46 | 0 | 0 | 81 | 0 | 195 | 0 | 698 | 0 | 207 | 0 | 0 | 0 | 60
2022-02-05 | A69477 | 1 | 고탄소 | STB2 |  | Al 탈산 | B | 5 | 24 | 52900 | 77.15 | D | D | D |  | 1 | 1 |  | 1520 | 1576 | 3900 |  |  | 3900 | 38.41 | 12 | 101532 | 1556 |  | Y | 41 | 23 | [7 empty] | 차승주 | 2 |  | Y |  |  | N |  | 99.85 | 12-9 | 199.32 | 0 | A |  | 1556 | 3 | 0.17 | 1522 | 0.89 | 66 | 30 | 284 | 4:44 | 25 | 25 | 35 | 0 |  | 0 |  | 450 | AR | 2022-02-06 00:32 | 2022-02-06 01:11 | 40 | 2022-02-06 00:32 | 40 |  |  |  |  | Y |  |  |  | Y | [5 empty] | 136.48 | 46.75 | [20 empty] | 1.227 |  |  | 4.97 | 0 | A | [9 empty] | 0 | 17 | 219 | 9 | 0 | 129 | 0 | 582 | 0 | 396 | 0 | 0 | 0 | 49
2022-02-05 | B68855 | 2 | 중탄소 | SMN443H |  | Al 탈산 | B | 19 | 65 | 49550 | 81.15 | D | D |  | D | 1 |  | 1 | 1540 | 1564 | 6000 |  |  | 6000 | 61.93 | 17 | 96883 | 1620 |  | Y | 35 | 32 | [7 empty] | 김규완 | 2 |  |  |  |  | Y |  | 101.15 | 12-2 | 114.47 | 0 | A |  | 1618 | 1 | 0.19 | 1555 | 1.66 | 64 | 29 | 187 | 3:07 | 18 | 19 | 0 | 92 |  | 78.64 | 0 | 0 | AR | 2022-02-06 00:54 | 2022-02-06 01:19 | 25 | 2022-02-06 00:43 | 37 |  |  |  |  | N | [7 empty] | 2 | 4.5 | 18.58 | 0 | [20 empty] | 0.61 |  |  | 0.1 | 0.1 | A | [9 empty] | 83 | 0 | 1387 | 71 | 0 | 204 | 0 | 691 | 0 | 206 | 0 | 0 | 55 | 31
2022-02-05 | A69478 | 1 | 고탄소 | STB2 |  | Al 탈산 | B | 16 | 39 | 52400 | 82.23 | D | D | D |  | 1 | 1 |  | 1520 | 1563 | 5200 |  |  | 5200 | 51.22 | 12 | 101532 | 1553 |  | Y | 43 | 32 | [7 empty] | 김덕진 | 2 |  | Y |  |  |  |  | 102.45 | 12-9 | 185.43 | 0 | A |  | 1553 | 3 | 0.19 | 1523 | 0.77 | 67 | 23 | 283 | 4:43 | 25 | 25 | 36 | 0 |  | 0 |  | 450 | AR | 2022-02-06 01:50 | 2022-02-06 02:15 | 26 | 2022-02-06 01:49 | 26 |  |  |  |  | Y |  |  |  | Y | [5 empty] | 135.77 | 48.66 | [20 empty] | 1.157 |  |  | 6.6 | 0 | A | [9 empty] | 0 | 27 | 250 | 21 | 0 | 125 | 0 | 593 | 0 | 550 | 0 | 0 | 96 | 39
2022-02-05 | B68856 | 2 | 중탄소 | SMN443H |  | Al 탈산 | B | 18 | 54 | 50050 | 87.47 | D | D |  | D | 1 |  | 1 | 1540 | 1526 | 7600 |  |  | 7600 | 78.45 | 17 | 96883 | 1623 |  | Y | 41 | 38 | [7 empty] | 김규완 | 2 | [6 empty] | 96.15 | 11-9 | 81.65 | 0 | A |  | 1618 | 1 | 0.19 | 1550 | 1.72 | 59 | 27 | 190 | 3:10 | 18 | 19 | 0 | 93 |  | 89.91 | 0 | 0 | AR | 2022-02-06 02:06 | 2022-02-06 02:37 | 31 | 2022-02-06 01:56 | 41 |  |  |  |  | N | [7 empty] | 2 | 4.5 | 20.71 | 0 | [20 empty] | 0.35 |  |  | 0.11 | 0.11 | A | [9 empty] | 130 | 0 | 1346 | 55 | 0 | 203 | 0 | 700 | 0 | 205 | 0 | 0 | 56 | 52
2022-02-05 | A69479 | 1 | 고탄소 | STB2 |  | Al 탈산 | B | 35 | 25 | 53400 | 74.07 | D | D | D |  | 1 | 1 |  | 1520 | 1576 | 3800 |  |  | 3800 | 37.43 | 12 | 101532 | 1560 |  | Y | 40 | 23 | [7 empty] | 김덕진 | 2 |  | Y |  |  |  |  | 104.45 | 13-4 | 132.74 | 0 | A |  | 1560 | 3 | 0.16 | 1526 | 0.94 | 70 | 24 | 242 | 4:02 | 25 | 25 | 37 | 0 |  | 0 |  | 450 | AR | 2022-02-06 02:48 | 2022-02-06 03:18 | 29 | 2022-02-06 02:48 | 30 |  |  |  |  | Y |  |  |  | Y | [5 empty] | 133.11 | 33.61 | [20 empty] | 0.952 |  |  | 8.45 | 0 | A | [9 empty] | 0 | 20 | 270 | 9 | 0 | 139 | 0 | 544 | 0 | 447 | 0 | 0 | 0 | 20
2022-02-05 | B68857 | 2 | 중탄소 | SMN443H | TUNDISH교체전 | Al 탈산 | B | 36 | 63 | 49600 | 90.83 | D | D |  | D | 1 |  | 1 | 1540 | 1519 | 8200 |  |  | 8200 | 75.86 | 18 | 108088 | 1622 |  | Y | 45 | 41 | [7 empty] | 김규완 | 2 | [6 empty] | 97.7 | 11-9 | 158.63 | 0 | A |  | 1628 | 1 | 0.2 | 1554 | 1.71 | 63 | 36 | 194 | 3:14 | 18 | 22 | 0 | 94 |  | 122.5 | 0 | 0 | AR | 2022-02-06 03:21 | 2022-02-06 03:39 | 18 | 2022-02-06 03:13 | 27 |  |  |  |  | N | [7 empty] | 3 | 5 | 34 | 0 | [20 empty] | 0.37 |  |  | 0.2 | 0.2 | A | [9 empty] | 26 | 0 | 1390 | 70 | 0 | 196 | 0 | 1312 | 0 | 612 | 0 | 0 | 57 | 39
2022-02-05 | A69480 | 1 | 고탄소 | STB2 |  | Al 탈산 | B | 32 | 26 | 53500 | 84.08 | D | D | D |  | 1 | 1 |  | 1520 | 1551 | 5000 |  |  | 5000 | 49.25 | 12 | 101532 | 1567 |  | Y | 44 | 29 | [7 empty] | 김덕진 | 2 |  | Y | [6 empty] | 114.31 | 0 | A |  | 1567 | 3 | 0.15 | 1527 | 1.05 | 71 | 22 | 241 | 4:01 | 25 | 26 | 38 | 0 |  | 0 |  | 450 | AR | 2022-02-06 03:58 | 2022-02-06 04:23 | 26 | 2022-02-06 03:57 | 27 |  |  |  |  | Y |  |  |  | Y | [5 empty] | 135.03 | 48.9 | [20 empty] | 1.185 |  |  | 10.35 | 0 | A | [9 empty] | 0 | 0 | 248 | 15 | 0 | 125 | 0 | 497 | 0 | 398 | 0 | 0 | 0 | 16
2022-02-05 | B68858 | 2 | 중탄소 | SM45CB | TUNDISH교체 | Si 탈산 | B | 6 | 63 | 48200 | 82.68 | D | D |  | D | 1 |  | 1 | 1540 | 1543 | 7400 |  |  | 7400 | 78.81 | 16 | 93894 | 1643 |  | Y | 43 | 39 | [7 empty] | 김규완 | 2 | [6 empty] | 104 | 12-5 | 0 | 111.04 | A |  | 1634 | 1 | 0.23 | 1574 | 1.71 | 81 | 34 | 263 | 4:23 | 14 | 15 | 0 | 95 | 150 | 131.45 | 0 | 0 | N2 | 2022-02-06 04:29 | 2022-02-06 05:07 | 38 | 2022-02-06 04:19 | 48 |  |  |  |  | N | [8 empty] | 4.5 | 0 | 23.37 | [16 empty] | 0.5 |  |  | 1.71 |  |  |  | 0 | 0 | A | [9 empty] | 0 | 0 | 167 | 20 | 0 | 42 | 0 | 702 | 0 | 204 | 0 | 0 | 95 | 55 |  |  |  |  | 1
2022-02-05 | A69481 | 1 | 고탄소 | STB2 |  | Al 탈산 | B | 5 | 25 | 52700 | 79.15 | D | D | D |  | 1 | 1 |  | 1520 | 1549 | 4800 |  |  | 4800 | 56.73 | 10 | 84610 | 1555 |  | Y | 41 | 28 | [7 empty] | 김덕진 | 2 |  | Y |  |  | N |  | 107 | 13-7 | 246.01 | 0 | A |  | 1555 | 3 | 0.16 | 1520 | 1 | 64 | 28 | 243 | 4:03 | 25 | 25 | 39 | 0 |  | 0 |  | 450 | AR | 2022-02-06 04:57 | 2022-02-06 05:26 | 29 | 2022-02-06 04:55 | 31 |  |  |  |  | Y |  |  |  | Y | [5 empty] | 133.37 | 32.44 | [20 empty] | 1.207 |  |  | 0.03 | 0 | A | [9 empty] | 0 | 26 | 303 | 0 | 0 | 145 | 0 | 594 | 0 | 552 | 0 | 0 | 95 | 45
2022-02-05 | B68859 | 2 | 중탄소 | SM45CB |  | Si 탈산 | B | 19 | 66 | 49700 | 73.82 | D | D |  | D | 1 |  | 1 | 1540 | 1594 | 4100 |  |  | 4100 | 42.24 | 13 | 97063 | 1600 | 358 | Y | 36 | 24 | [7 empty] | 김규완 | 2 |  |  |  |  | Y |  | 100.3 | 12-1 | 0 | 75.2 | A |  | 1604 | 1 | 0.13 | 1559 | 1.5 | 66 | 21 | 238 | 3:58 | 14 | 15 | 0 | 96 |  | 60.39 | 0 | 0 | N2 | 2022-02-06 05:30 | 2022-02-06 06:17 | 47 | 2022-02-06 05:22 | 54 |  |  |  |  | N | [8 empty] | 5 | 0 | 12.67 | [23 empty] | 0 | 0 | A | [9 empty] | 0 | 0 | 177 | 25 | 0 | 41 | 0 | 199 | 0 | 0 | 0 | 0 | 95 | 72
2022-02-05 | A69482 | 1 | 고탄소 | STB2 |  | Al 탈산 | B | 16 | 40 | 52000 | 75.7 | D | D | D |  | 1 | 1 |  | 1520 | 1603 | 4100 |  |  | 4100 | 40.38 | 12 | 101532 | 1555 |  | Y | 42 | 26 | [7 empty] | 김덕진 | 2 |  |  | Y | [5 empty] | 224.38 | 0 | A |  | 1555 | 3 | 0.15 | 1519 | 1.06 | 63 | 25 | 257 | 4:17 | 25 | 25 | 40 | 0 |  | 0 |  | 450 | AR | 2022-02-06 05:53 | 2022-02-06 06:44 | 51 | 2022-02-06 05:51 | 53 |  |  |  |  | Y |  |  |  | Y | [5 empty] | 135.39 | 19.48 | [20 empty] | 1.114 |  |  | 0.01 | 0 | B | [9 empty] | 0 | 26 | 179 | 23 | 0 | 141 | 0 | 701 | 0 | 649 | 0 | 0 | 146 | 42
2022-02-05 | B68860 | 2 | 중탄소 | SM45CB |  | Si 탈산 | B | 18 | 55 | 50350 | 89.42 | D | A |  | A | 1 |  | 1 | 1540 | 1542 | 6900 |  |  | 6900 | 75.14 | 11 | 91824 | 1630 |  | Y | 50 | 41 | [7 empty] | 김규완 | 2 |  |  |  |  | Y |  | 100.95 | 12-4 | 0 | 150.15 | A |  | 1617 | 1 | 0.16 | 1569 | 1.5 | 76 | 26 | 275 | 4:35 | 14 | 14 | 0 | 97 | 30 | 57.26 | 0 | 0 | N2 | 2022-02-06 06:49 | 2022-02-06 07:33 | 44 | 2022-02-06 06:41 | 52 |  |  |  |  | N | [8 empty] | 5 | 0 | 17.44 | [23 empty] | 0 | 0 | A | [9 empty] | 0 | 0 | 171 | 43 | 0 | 40 | 0 | 806 | 0 | 206 | 0 | 0 | 167 | 78 |  |  | 6
2022-02-06 | A69483 | 1 | 고탄소 | STB2 |  | Al 탈산 | B | 35 | 26 | 52800 | 70.52 | A | A | A |  | 1 | 1 |  | 1520 | 1559 | 5100 |  |  | 5100 | 50.23 | 12 | 101532 | 1562 |  | Y | 40 | 29 |  |  | A69480 |  |  |  |  | 조관훈 | 2 |  | Y |  |  | N |  |  |  | 191.67 | 0 | A |  | 1562 | 3 | 0.15 | 1517 | 1.5 | 61 | 23 | 195 | 3:15 | 25 | 26 | 41 | 0 |  | 0 |  | 450 | AR | 2022-02-06 07:39 | 2022-02-06 08:04 | 25 | 2022-02-06 07:39 | 25 |  |  |  |  | Y |  |  |  | Y | [5 empty] | 131.44 | 5.29 | [20 empty] | 0.748 |  |  | 2.19 | 0 | A | [9 empty] | 0 | 0 | 315 | 0 | 0 | 126 | 0 | 844 | 0 | 598 | 0 | 0 | 213 | 0
2022-02-06 | B68861 | 2 | 중탄소 | SM45CB |  | Si 탈산 | B | 36 | 64 | 49850 | 77.03 | A | A |  | A | 1 |  | 1 | 1540 | 1567 | 5000 |  |  | 5000 | 49.66 | 13 | 100678 | 1627 |  | Y | 40 | 27 | [7 empty] | 임현진 | 2 |  |  |  |  | Y |  |  |  | 0.05 | 121.78 | A |  | 1610 | 1 | 0.17 | 1550 | 2 | 57 | 24 | 272 | 4:32 | 14 | 14 | 0 | 98 |  | 69.14 | 0 | 0 | N2 | 2022-02-06 08:17 | 2022-02-06 08:49 | 32 | 2022-02-06 08:03 | 46 |  |  |  |  | N | [7 empty] | 2 | 5 | 0 | 15.18 | [23 empty] | 0.09 | 0.09 | A | [9 empty] | 0 | 0 | 667 | 46 | 0 | 45 | 0 | 501 | 0 | 204 | 0 | 0 | 109 | 82
2022-02-06 | A69484 | 1 | 고탄소 | STB2 |  | Al 탈산 | B | 32 | 27 | 53000 | 75.87 | A | A | A |  | 1 | 1 |  | 1520 | 1533 | 5500 |  |  | 5500 | 65 | 10 | 84610 | 1560 | 258 | Y | 42 | 33 |  |  | A69481 |  |  |  |  | 조관훈 | 2 |  | Y | [6 empty] | 259.2 | 0 | A |  | 1560 | 3 | 0.16 | 1512 | 1.41 | 56 | 22 | 243 | 4:03 | 25 | 25 | 42 | 0 |  | 0 |  | 450 | AR | 2022-02-06 08:43 | 2022-02-06 09:09 | 25 | 2022-02-06 08:42 | 26 |  |  |  |  | Y |  |  |  | Y | [5 empty] | 133.07 | 23.18 | [20 empty] | 0.964 |  |  | 3.51 | 0 | A | [9 empty] | 0 | 41 | 288 | 0 | 0 | 128 | 0 | 735 | 0 | 399 | 0 | 0 | 123 | 29
2022-02-06 | B68862 | 2 | 중탄소 | SM45CB |  | Si 탈산 | B | 6 | 64 | 48150 | 73.45 | A | A |  | A | 1 |  | 1 | 1540 | 1567 | 5500 |  |  | 5500 | 57.36 | 14 | 95886 | 1625 |  | Y | 42 | 33 | [7 empty] | 임현진 | 2 |  |  |  |  | Y |  |  |  | 0 | 53.66 | A |  | 1613 | 1 | 0.15 | 1560 | 1.85 | 67 | 26 | 261 | 4:21 | 14 | 14 | 0 | 99 |  | 67.12 | 0 | 0 | N2 | 2022-02-06 09:21 | 2022-02-06 09:54 | 33 | 2022-02-06 09:15 | 39 |  |  |  |  | N | [8 empty] | 5 | 0 | 14.57 | [23 empty] | 0 | 0 | A | [9 empty] | 0 | 0 | 674 | 45 | 0 | 45 | 0 | 661 | 0 | 204 | 0 | 0 | 61 | 72 |  |  | 6
2022-02-06 | A69485 | 1 | 고탄소 | STB2 |  | Al 탈산 | B | 5 | 26 | 52700 | 73.68 | A | A | A |  | 1 | 1 |  | 1520 | 1531 | 5200 |  |  | 5200 | 61.46 | 10 | 84610 | 1554 |  | Y | 40 | 30 |  |  | A69482 |  |  |  |  | 조관훈 | 2 |  | Y | [6 empty] | 226.59 | 0 | A |  | 1554 | 3 | 0.16 | 1513 | 1.28 | 57 | 24 | 262 | 4:22 | 25 | 25 | 43 | 0 |  | 0 |  | 400 | AR | 2022-02-06 09:51 | 2022-02-06 10:12 | 21 | 2022-02-06 09:50 | 22 |  |  |  |  | Y |  |  |  | Y | [5 empty] | 128.96 | 10.69 | [20 empty] | 1.181 |  |  | 4.86 | 0 | A | [9 empty] | 0 | 0 | 245 | 0 | 0 | 129 | 0 | 568 | 0 | 400 | 0 | 0 | 163 | 49
2022-02-06 | B68863 | 2 | 중탄소 | SM45CB |  | Si 탈산 | B | 19 | 67 | 49400 | 81.92 | A | A |  | A | 1 |  | 1 | 1540 | 1552 | 6400 |  |  | 6400 | 67.86 | 12 | 94308 | 1627 |  | Y | 46 | 38 | [7 empty] | 임현진 | 2 |  |  |  |  | Y |  | 101.5 | 12-2 | 148.92 | 25.22 | A |  | 1614 | 1 | 0.15 | 1563 | 1.59 | 70 | 35 | 224 | 3:44 | 14 | 14 | 0 | 100 |  | 83.08 | 0 | 0 | N2 | 2022-02-06 10:29 | 2022-02-06 10:58 | 29 | 2022-02-06 10:20 | 38 |  |  |  |  | N | [7 empty] | 1 | 5 | 0 | 22.9 | [23 empty] | 0.17 | 0.17 | A | [9 empty] | 0 | 0 | 501 | 56 | 0 | 48 | 0 | 793 | 0 | 412 | 0 | 0 | 129 | 40 |  |  | 6
2022-02-06 | A69486 | 1 | 고탄소 | STB2 |  | Al 탈산 | B | 16 | 41 | 51900 | 81.08 | A | A | A |  | 1 | 1 |  | 1520 | 1539 | 6500 |  |  | 6500 | 64.02 | 12 | 101532 | 1549 |  | Y | 41 | 37 |  |  | A69483 |  |  |  |  | 조관훈 | 2 |  | Y |  |  |  |  | 103.75 | 12-10 | 212.73 | 0 | A |  | 1560 | 3 | 0.17 | 1524 | 0.95 | 68 | 35 | 122 | 2:02 | 25 | 25 | 44 | 0 |  | 0 |  | 400 | AR | 2022-02-06 10:57 | 2022-02-06 11:12 | 15 | 2022-02-06 10:55 | 18 |  |  |  |  | Y |  |  |  | Y | [5 empty] | 118.96 | 45.04 | [20 empty] | 1.103 |  |  | 0.03 | 0 | A | [9 empty] | 0 | 33 | 245 | 31 | 0 | 128 | 0 | 993 | 0 | 597 | 0 | 0 | 164 | 19
2022-02-06 | B68864 | 2 | 중탄소 | SM45CB |  | Si 탈산 | B | 18 | 56 | 49850 | 83.17 | A | A |  | A | 1 |  | 1 | 1540 | 1515 | 7100 |  |  | 7100 | 73.19 | 13 | 97002 | 1618 |  | Y | 45 | 38 | [7 empty] | 임현진 | 2 |  |  |  |  | Y |  |  |  | 0 | 184.07 | A |  | 1608 | 1 | 0.16 | 1554 | 1.66 | 61 | 27 | 256 | 4:16 | 14 | 15 | 0 | 101 |  | 58.84 | 0 | 0 | N2 | 2022-02-06 11:29 | 2022-02-06 12:04 | 35 | 2022-02-06 11:19 | 45 |  |  |  |  | N | [7 empty] | 2 | 5 | 0 | 17.25 | [23 empty] | 0.19 | 0.19 | A | [9 empty] | 0 | 0 | 420 | 46 | 0 | 51 | 0 | 556 | 0 | 318 | 0 | 0 | 72 | 50
2022-02-06 | A69487 | 1 | 고탄소 | STB2 |  | Al 탈산 | B | 35 | 27 | 53000 | 84.47 | A | A | A |  | 1 | 1 |  | 1520 | 1535 | 7200 |  |  | 7200 | 47.28 | 18 | 152298 | 1552 |  | Y | 49 | 43 |  |  | A69484 |  |  |  |  | 조관훈 | 2 |  | Y |  |  |  |  | 103.1 | 13-2 | 261.3 | 0 | A |  | 1552 | 3 | 0.15 | 1520 | 0.97 | 64 | 33 | 148 | 2:28 | 25 | 25 | 45 | 0 |  | 0 |  | 400 | AR | 2022-02-06 12:09 | 2022-02-06 12:19 | 9 | 2022-02-06 12:07 | 12 |  |  |  |  | Y |  |  |  | Y | [5 empty] | 112.82 | 27.05 | [20 empty] | 1.174 |  |  | 0.01 | 0 | A | [9 empty] | 0 | 0 | 278 | 0 | 0 | 125 | 0 | 1197 | 0 | 649 | 0 | 0 | 184 | 19
2022-02-06 | B68865 | 2 | 중탄소 | SM45CB | TUNDISH교체전 | Si 탈산 | B | 36 | 65 | 48600 | 85.47 | A | A |  | A | 1 |  | 1 | 1540 | 1533 | 7100 |  |  | 7100 | 76.05 | 12 | 93362 | 1619 |  | Y | 45 | 40 | [7 empty] | 임현진 | 2 | [6 empty] | 106 | 12-7 | 0 | 104.24 | A |  | 1612 | 1 | 0.14 | 1567 | 1.32 | 74 | 32 | 298 | 4:58 | 14 | 14 | 0 | 102 |  | 27.01 | 0 | 0 | N2 | 2022-02-06 12:30 | 2022-02-06 13:08 | 37 | 2022-02-06 12:24 | 44 |  |  |  |  | N | [8 empty] | 4.5 | 0 | 9.54 | [23 empty] | 0 | 0 | A | [9 empty] | 0 | 0 | 704 | 63 | 0 | 52 | 0 | 845 | 0 | 306 | 0 | 0 | 97 | 77 |  |  | 6
2022-02-06 | A69488 | 1 | 고탄소 | P-STB2 | 유사강종연연주 | Al 탈산 | B | 32 | 28 | 52900 | 73.87 | A | A | A |  | 1 | 1 |  | 1520 | 1543 | 5100 |  |  | 5100 | 100.46 | 6 | 50766 | 1560 |  | Y | 40 | 29 | [15 empty] | 105.75 | 13-5 | 207.29 | 0 | A |  | 1560 | 3 | 0.15 | 1520 | 1.21 | 64 | 23 | 189 | 3:09 | 25 | 25 | 46 | 0 |  | 0 |  | 400 | AR | 2022-02-06 13:09 | 2022-02-06 13:24 | 15 | 2022-02-06 13:07 | 17 |  |  |  |  | Y |  |  |  | Y | [5 empty] | 114.61 | 21.33 | [20 empty] | 1.148 |  |  | 1.22 | 0 | B |  |  | 10.8 | 25.002 | 48.871 | 0.296 | 4.525 | 1.954 | 1522.05 | 0 | 32 | 248 | 0 | 0 | 128 | 0 | 800 | 0 | 545 | 0 | 0 | 146 | 31
2022-02-06 | B68866 | 2 | 저탄소 | 20MNCRS5HM7 | TUNDISH교체 | Si 탈산 | B | 6 | 65 | 48150 | 121.12 | A | A |  | A | 1 |  | 1 | 1555 | 1549 | 11000 |  |  | 11000 | 113.31 | 12 | 97080 | 1670 | 718 | Y | 57 | 54 | [7 empty] | 임현진 | 2 |  |  |  |  | Y |  | 106.45 | 12-7 | 0 | 243.58 | A |  | 1671 | 1 | 0.19 | 1589 | 1.68 | 82 | 35 | 295 | 4:55 | 18 | 21 | 0 | 103 | 30 | 33.72 | 0 | 0 | N2 | 2022-02-06 14:07 | 2022-02-06 14:34 | 27 | 2022-02-06 13:43 | 50 |  |  |  |  | N | [7 empty] | 13 | 4.5 | 0 | 12.57 | [19 empty] | 1.36 |  |  |  | 0.24 | 0.24 | A | [9 empty] | 702 | 1148 | 0 | 316 | 0 | 0 | 0 | 652 | 0 | 0 | 0 | 0 | 96 | 0 |  |  | 9 |  | 1
2022-02-06 | A69489 | 1 | 고탄소 | P-STB2 |  | Al 탈산 | B | 5 | 27 | 52700 | 78.27 | A | A | C |  | 1 | 1 |  | 1520 | 1564 | 5100 |  |  | 5100 | 50.23 | 12 | 101532 | 1552 |  | Y | 41 | 30 | [7 empty] | 조관훈 | 2 |  | Y |  |  |  |  | 109.05 | 13-9 | 202.33 | 0 | A |  | 1552 | 3 | 0.16 | 1516 | 0.97 | 60 | 24 | 242 | 4:02 | 25 | 25 | 47 | 0 |  | 0 |  | 400 | AR | 2022-02-06 14:14 | 2022-02-06 14:31 | 17 | 2022-02-06 14:13 | 18 |  |  |  |  | Y |  |  |  | Y | [5 empty] | 118.12 | 40.15 | [20 empty] | 0.883 |  |  | 3.17 | 0 | A |  |  | 9.606 | 25.326 | 50.627 | 0.18 | 5.27 | 1.999 | 1474.23 | 0 | 33 | 242 | 0 | 0 | 128 | 0 | 789 | 0 | 547 | 0 | 0 | 97 | 49
2022-02-06 | B68867 | 2 | 저탄소 | 20MNCRS5HM7 |  | Si 탈산 | B | 19 | 68 | 49200 | 131.28 | A | C |  | C | 1 |  | 1 | 1555 | 1562 | 8700 |  |  | 8700 | 94.58 | 16 | 91984 | 1659 |  | Y | 48 | 42 | [7 empty] | 임현진 | 2 |  |  |  |  | Y |  | 106.3 | 12-7 | 0 | 274.05 | A |  | 1651 | 1 | 0.2 | 1583 | 1.58 | 76 | 33 | 318 | 5:18 | 18 | 18 | 0 | 104 |  | 57.85 | 0 | 0 | N2 | 2022-02-06 15:27 | 2022-02-06 15:36 | 9 | 2022-02-06 14:42 | 53 | [12 empty] | 11 |  | 0 | 14.65 | [23 empty] | 0.48 | 0.48 | A | [9 empty] | 1358 | 615 | 0 | 444 | 0 | 0 | 0 | 703 | 0 | 0 | 0 | 0 | 98 | 0 |  |  | 4
2022-02-06 | A69490 | 1 | 고탄소 | P-STB2 |  | Al 탈산 | B | 16 | 42 | 51900 | 77.62 | A | C | C |  | 1 | 1 |  | 1520 | 1531 | 5400 |  |  | 5400 | 53.19 | 12 | 101532 | 1564 |  | Y | 42 | 32 | [7 empty] | 양성호 | 2 |  | Y |  |  |  |  | 93 | 11-8 | 101.49 | 0 | A |  | 1556 | 3 | 0.16 | 1518 | 1.12 | 62 | 23 | 244 | 4:04 | 25 | 25 | 48 | 0 |  | 0 |  | 400 | AR | 2022-02-06 15:14 | 2022-02-06 15:37 | 23 | 2022-02-06 15:13 | 24 |  |  |  |  | Y |  |  |  | Y | [5 empty] | 118.87 | 26.8 | [20 empty] | 0.756 |  |  | 7.91 | 0 | A |  |  | 9.405 | 25.299 | 52.282 | 0.339 | 5.558 | 2.066 | 1468.51 | 0 | 16 | 177 | 27 | 0 | 127 | 0 | 746 | 0 | 553 | 0 | 0 | 98 | 19
2022-02-06 | B68868 | 2 | 저탄소 | 20MNCRS5HM7 |  | Si 탈산 | B | 18 | 57 | 50150 | 113.4 | C | C |  | C | 1 |  | 1 | 1555 | 1542 | 10100 |  |  | 10100 | 104.04 | 12 | 97080 | 1655 |  | Y | 55 | 49 | [7 empty] | 추창도 | 2 |  |  |  |  | Y |  | 101.25 | 12-4 | 0 | 254.06 | A |  | 1651 | 1 | 0.21 | 1577 | 1.72 | 70 | 32 | 278 | 4:38 | 18 | 18 | 0 | 105 | 80 | 57.39 | 0 | 0 | N2 | 2022-02-06 16:23 | 2022-02-06 16:38 | 15 | 2022-02-06 16:04 | 34 | [12 empty] | 11 |  | 0 | 15.2 | [23 empty] | 0.3 | 0.3 | A | [9 empty] | 1509 | 445 | 0 | 1195 | 0 | 0 | 0 | 317 | 0 | 0 | 0 | 0 | 135 | 0 |  |  | 6
2022-02-06 | A69491 | 1 | 고탄소 | P-STB2 |  | Al 탈산 | B | 35 | 28 | 53300 | 86.95 | C | C | C |  | 1 | 1 |  | 1520 | 1532 | 5900 |  |  | 5900 | 58.11 | 12 | 101532 | 1555 | 356 | Y | 45 | 34 | [7 empty] | 양성호 | 2 |  | Y |  |  |  |  | 100.75 | 12-10 | 354.16 | 0 | A |  | 1552 | 3 | 0.17 | 1514 | 0.93 | 58 | 23 | 4 | 0:04 | 25 | 25 | 49 | 0 |  | 0 |  | 400 | AR | 2022-02-06 16:28 | 2022-02-06 16:37 | 9 | 2022-02-06 16:27 | 9 |  |  |  |  | Y |  |  |  | Y | [5 empty] | 131.06 | 47.91 | [20 empty] | 1.057 |  |  | 32.8 | 0 | A |  |  | 9.869 | 25.568 | 50.995 | 0.201 | 5.167 | 1.994 | 1474.23 | 0 | 0 | 191 | 15 | 0 | 128 | 0 | 750 | 0 | 545 | 0 | 0 | 96 | 30
2022-02-06 | B68869 | 2 | 저탄소 | 20MNCRS5HM7 |  | Si 탈산 | B | 36 | 66 | 48950 | 99.37 | C | C |  | C | 1 |  | 1 | 1555 | 1581 | 7900 |  |  | 7900 | 69.75 | 14 | 113260 | 1655 |  | Y | 43 | 39 | [7 empty] | 추창도 | 2 |  |  |  |  | Y |  | 107.55 | 12-8 | 0 | 199.9 | A |  | 1652 | 1 | 0.24 | 1577 | 1.62 | 70 | 33 | 388 | 6:28 | 18 | 18 | 0 | 106 |  | 37.49 | 0 | 0 | N2 | 2022-02-06 17:16 | 2022-02-06 17:40 | 25 | 2022-02-06 16:58 | 43 | [12 empty] | 9 |  | 0 | 11 | [23 empty] | 0.5 | 0.5 | A | [9 empty] | 1502 | 305 | 160 | 1009 | 0 | 32 | 0 | 1106 | 0 | 0 | 0 | 0 | 172 | 0 |  |  | 4
2022-02-06 | A69492 | 1 | 고탄소 | P-STB2 |  | Al 탈산 | B | 32 | 29 | 53200 | 78.53 | C | C | C |  | 1 | 1 |  | 1520 | 1541 | 5600 |  |  | 5600 | 55.16 | 12 | 101532 | 1561 | 356 | Y | 45 | 32 | [7 empty] | 양성호 | 2 |  | Y |  |  |  |  | 109.7 | 13-9 | 54.74 | 0 | A |  | 1561 | 3 | 0.2 | 1521 | 1.21 | 65 | 23 | 244 | 4:04 | 25 | 25 | 50 | 0 |  | 0 |  | 450 | AR | 2022-02-06 17:28 | 2022-02-06 17:38 | 11 | 2022-02-06 17:27 | 11 |  |  |  |  | Y |  |  |  | Y | [5 empty] | 127.81 | 21.63 | [20 empty] | 0.951 |  |  | 34.85 | 0 | A |  |  | 9.238 | 25.241 | 51.193 | 0.16 | 5.541 | 2.028 | 1468.51 | 0 | 63 | 285 | 24 | 0 | 126 | 0 | 844 | 0 | 645 | 0 | 0 | 98 | 44
2022-02-06 | B68870 | 2 | 저탄소 | 20MNCRS5HM7 | 연주종료 | Si 탈산 | B | 6 | 66 | 47900 | 106.57 | C | C |  | C | 1 |  | 1 | 1555 | 1557 | 8500 |  |  | 8500 | 87.56 | 12 | 97080 | 1660 |  | Y | 54 | 41 | [7 empty] | 추창도 | 2 |  |  |  |  | Y |  | 105.2 | 12-6 | 0 | 250.66 | A |  | 1644 | 1 | 0.23 | 1573 | 1.56 | 66 | 35 | 293 | 4:53 | 18 | 18 | 0 | 107 |  | 36.75 | 0 | 0 | N2 | 2022-02-06 18:24 | 2022-02-06 18:43 | 19 | 2022-02-06 18:07 | 36 | [12 empty] | 9 |  | 0 | 9.83 | [23 empty] | 0.5 | 0.5 | A | [9 empty] | 1269 | 452 | 0 | 569 | 0 | 167 | 0 | 1186 | 0 | 202 | 0 | 0 | 100 | 10 |  |  | 4
2022-02-06 | A69493 | 1 | 고탄소 | P-STB2 |  | Al 탈산 | B | 5 | 28 | 52300 | 77.25 | C | C | C |  | 1 | 1 |  | 1520 | 1556 | 4700 |  |  | 4700 | 46.29 | 12 | 101532 | 1557 |  | Y | 42 | 27 | [7 empty] | 양성호 | 2 |  |  |  |  | N |  |  |  | 205.81 | 0 | A |  | 1557 | 3 | 0.19 | 1514 | 1.23 | 58 | 23 | 3 | 0:03 | 25 | 25 | 51 | 0 |  | 0 |  | 400 | AR | 2022-02-06 18:25 | 2022-02-06 18:47 | 22 | 2022-02-06 18:24 | 23 |  |  |  |  | Y |  |  |  | Y | [5 empty] | 131.82 | 11.15 | [20 empty] | 0.934 |  |  | 37.89 | 0 | A |  |  | 9.931 | 24.677 | 50.619 | 0.175 | 5.097 | 2.051 | 1497.39 | 0 | 23 | 230 | 18 | 0 | 128 | 0 | 728 | 0 | 648 | 0 | 0 | 96 | 65
2022-02-06 | A69494 | 1 | 고탄소 | P-STB2 | TUNDISH교체전 | Al 탈산 | B | 16 | 43 | 52000 | 79.58 | C | C | C |  | 1 | 1 |  | 1520 | 1530 | 5400 |  |  | 5400 | 64.28 | 10 | 84011 | 1558 |  | Y | 42 | 32 | [7 empty] | 양성호 | 2 | [6 empty] | 99.55 | 12-5 | 268.88 | 0.02 | A |  | 1558 | 3 | 0.19 | 1520 | 1.03 | 64 | 26 | 246 | 4:06 | 25 | 25 | 52 | 0 |  | 0 |  | 400 | AR | 2022-02-06 19:25 | 2022-02-06 19:56 | 30 | 2022-02-06 19:24 | 31 |  |  |  |  | Y |  |  |  | Y | [5 empty] | 120.26 | 38.23 | [20 empty] | 1.046 |  |  | 41.15 | 0 | A |  |  | 9.993 | 25.758 | 49.56 | 0.536 | 4.959 | 1.924 | 1499.98 | 0 | 0 | 41 | 0 | 0 | 127 | 0 | 749 | 0 | 549 | 0 | 0 | 97 | 40
2022-02-06 | A69495 | 1 | 저탄소 | SCR420HCS | TUNDISH교체 | Si 탈산 | B | 35 | 29 | 53200 | 137.18 | C | C |  | C | 1 |  | 1 | 1540 | 1577 | 8300 |  |  | 8300 | 98.1 | 10 | 84610 | 1674 |  | Y | 47 | 41 | [7 empty] | 양성호 | 2 |  | Y |  |  |  |  | 103.05 | 13-2 | 0 | 333.89 | A |  | 1680 | 1 | 0.21 | 1596 | 1.9 | 85 | 33 | 415 | 6:55 | 16 | 20 | 0 | 108 |  | 55.81 | 0 | 0 | N2 | 2022-02-06 21:29 | 2022-02-06 21:15 | -11 | 2022-02-06 20:38 | 40 | [12 empty] | 13 |  | 0 | 15.22 | [19 empty] | 1.36 |  |  |  | 1.39 | 1.39 | A | [9 empty] | 455 | 879 | 0 | 89 | 0 | 126 | 0 | 753 | 0 | 400 | 0 | 0 | 97 | 0 |  |  | 9 |  | 1
2022-02-06 | A69496 | 1 | 저탄소 | SCR420HCS |  | Si 탈산 | B | 32 | 30 | 52900 | 94.33 | C | C | C |  | 1 | 1 |  | 1540 | 1551 | 7200 |  |  | 7200 | 47.28 | 18 | 152298 | 1631 |  | Y | 42 | 36 | [7 empty] | 양성호 | 2 | [6 empty] | 104.95 | 13-4 | 0 | 265.87 | A |  | 1631 | 3 | 0 | 1586 | 0.9 | 75 | 29 | 242 | 4:02 | 16 | 34 | 53 | 0 |  | 0 |  | 999 | N2 | 2022-02-06 21:46 | 2022-02-06 22:18 | 32 | 2022-02-06 21:44 | 34 |  |  |  |  | Y |  |  |  | Y | [5 empty] | 11.69 | 288.02 | 공치후 조업 | [22 empty] | 0.72 | 37.64 | A | [9 empty] | 707 | 972 | 0 | 14 | 0 | 211 | 0 | 755 | 0 | 549 | 0 | 0 | 85 | 0
2022-02-06 | A69497 | 1 | 저탄소 | SCR420HON |  | Al 탈산 | B | 5 | 29 | 53500 | 85.87 | C | D | D |  | 1 | 1 |  | 1540 | 1525 | 6800 |  |  | 6800 | 133.95 | 6 | 50766 | 1630 |  | Y | 42 | 32 | [7 empty] | 양성호 | 2 |  | Y |  |  |  |  | 97.55 | 12-6 | 0 | 217.37 | A |  | 1630 | 3 | 0.21 | 1586 | 0 | 76 | 27 | 254 | 4:14 | 16 | 19 | 54 | 0 |  | 0 |  | 999 | N2 | 2022-02-06 22:56 | 2022-02-06 23:21 | 25 | 2022-02-06 22:47 | 34 |  |  |  |  | Y |  |  |  | Y | [5 empty] | 0 | 999 | [23 empty] | 0 | 39.14 | A | [9 empty] | 705 | 776 | 0 | 43 | 0 | 272 | 0 | 746 | 0 | 491 | 0 | 0 | 0 | 0
2022-02-06 | B68871 | 2 | 저탄소 | SCM420HT | 연주시작 | Al 탈산 | B | 6 | 67 | 49100 | 117.5 | C | D |  | D | 1 |  | 1 | 1555 | 1560 | 10200 |  |  | 10200 | 111.75 | 13 | 91275 | 1682 |  | Y | 54 | 51 | [7 empty] | 추창도 | 2 | [6 empty] | 101.5 | 12-2 | 0.36 | 468.39 | A |  | 1688 | 1 | 0.31 | 1606 | 1.97 | 96 | 27 | 314 | 5:14 | 18 | 19 | 0 | 109 |  | 144.15 | 0 | 0 | N2 | 2022-02-06 23:45 | 2022-02-07 00:47 | 62 | 2022-02-06 23:18 | 90 |  |  |  |  | N | [7 empty] | 3 | 4.5 | 0 | 33.03 | [16 empty] | 0.6 |  |  | 1.35 |  |  |  | 0.42 | 0.42 | A | [9 empty] | 1735 | 0 | 0 | 81 | 0 | 273 | 0 | 1353 | 0 | 456 | 0 | 0 | 107 | 12 |  |  | 6 |  | 1
2022-02-06 | A69498 | 1 | 저탄소 | SCR420HON |  | Al 탈산 | B | 16 | 44 | 51100 | 79.57 | D | D | D |  | 1 | 1 |  | 1540 | 1570 | 6200 |  |  | 6200 | 61.06 | 12 | 101532 | 1616 |  | Y | 42 | 30 | [7 empty] | 김덕진 | 2 |  |  | Y | [5 empty] | 0 | 135.9 | A |  | 1616 | 3 | 0.2 | 1583 | 0.92 | 73 | 27 | 279 | 4:39 | 16 | 18 | 55 | 0 |  | 0 |  | 999 | N2 | 2022-02-06 23:51 | 2022-02-07 00:20 | 29 | 2022-02-06 23:49 | 31 |  |  |  |  | Y |  |  |  | Y | [5 empty] | 0 | 253.7 | [23 empty] | 0 | 24.51 | A | [9 empty] | 1629 | 269 | 0 | 50 | 0 | 279 | 0 | 886 | 0 | 500 | 0 | 0 | 0 | 0
2022-02-06 | B68872 | 2 | 저탄소 | SCM420HT |  | Al 탈산 | B | 18 | 58 | 49500 | 94.77 | D | D |  | D | 1 |  | 1 | 1555 | 1540 | 9600 |  |  | 9600 | 103.81 | 12 | 92478 | 1659 |  | Y | 53 | 47 | [7 empty] | 김규완 | 2 |  |  |  |  | Y |  | 104.35 | 12-7 | 0.24 | 285 | A |  | 1658 | 1 | 0.24 | 1598 | 1.67 | 88 | 28 | 295 | 4:55 | 18 | 19 | 0 | 110 |  | 69.33 | 0 | 0 | N2 | 2022-02-07 00:30 | 2022-02-07 01:45 | 74 | 2022-02-07 00:25 | 80 |  |  |  |  | N | [8 empty] | 4 | 0 | 17.61 | [23 empty] | 0 | 0 | A | [9 empty] | 1569 | 81 | 0 | 46 | 0 | 204 | 0 | 801 | 0 | 205 | 0 | 0 | 103 | 0
2022-02-06 | A69499 | 1 | 저탄소 | SCR420HON |  | Al 탈산 | B | 35 | 30 | 52900 | 72.62 | D | D | D |  | 1 | 1 |  | 1540 | 1562 | 6100 |  |  | 6100 | 60.08 | 12 | 101532 | 1621 |  | Y | 39 | 30 | [7 empty] | 김덕진 | 2 |  |  | Y |  |  |  | 111.3 | 13-10 | 0 | 216.3 | A |  | 1621 | 3 | 0.2 | 1586 | 1.06 | 76 | 32 | 322 | 5:22 | 16 | 20 | 56 | 0 |  | 0 |  | 999 | N2 | 2022-02-07 00:48 | 2022-02-07 01:29 | 41 | 2022-02-07 00:48 | 41 |  |  |  |  | Y |  |  |  | Y | [5 empty] | 0 | 235.32 | [23 empty] | 0.02 | 12.35 | A | [9 empty] | 1140 | 563 | 0 | 29 | 0 | 211 | 0 | 845 | 0 | 500 | 0 | 0 | 0 | 3
2022-02-06 | B68873 | 2 | 저탄소 | SCM420HT |  | Al 탈산 | B | 19 | 69 | 48400 | 126.38 | D | D |  | D | 1 |  | 1 | 1555 | 1565 | 9200 |  |  | 9200 | 100 | 11 | 91998 | 1638 |  | Y | 80 | 44 | [7 empty] | 김규완 | 2 |  |  |  |  | Y |  | 106.4 | 12-7 | 0.3 | 371.01 | A |  | 1633 | 1 | 0.21 | 1578 | 1.41 | 68 | 24 | 281 | 4:41 | 18 | 19 | 0 | 111 | 120 | 89.19 | 0 | 0 | N2 | 2022-02-07 02:08 | 2022-02-07 02:50 | 42 | 2022-02-07 02:00 | 49 |  |  |  |  | N | [8 empty] | 5 | 0 | 21.16 | [23 empty] | 0 | 0 | A | [9 empty] | 1170 | 422 | 0 | 46 | 0 | 208 | 0 | 706 | 0 | 207 | 0 | 0 | 108 | 0
2022-02-06 | A69500 | 1 | 저탄소 | SCR420HON |  | Al 탈산 | B | 32 | 31 | 52800 | 68.05 | D | D | D |  | 1 | 1 |  | 1540 | 1594 | 5100 |  |  | 5100 | 50.23 | 12 | 101532 | 1622 |  | Y | 40 | 24 | [7 empty] | 김덕진 | 2 |  | Y | [6 empty] | 0 | 138.88 | A |  | 1622 | 3 | 0.19 | 1595 | 1 | 85 | 30 | 293 | 4:53 | 16 | 18 | 57 | 0 |  | 0 |  | 999 | N2 | 2022-02-07 01:47 | 2022-02-07 02:34 | 47 | 2022-02-07 01:45 | 49 |  |  |  |  | Y |  |  |  | Y | [5 empty] | 0 | 184.42 | [23 empty] | 0 | 10.88 | A | [9 empty] | 1331 | 298 | 0 | 25 | 0 | 219 | 0 | 649 | 0 | 400 | 0 | 0 | 0 | 0
2022-02-06 | A69501 | 1 | 저탄소 | SCR420HON |  | Al 탈산 | B | 5 | 30 | 52400 | 69.68 | D | D | D |  | 1 | 1 |  | 1540 | 1569 | 6100 |  |  | 6100 | 60.08 | 12 | 101532 | 1623 |  | N | 40 | 28 | [10 empty] | Y | [6 empty] | 0 | 149.77 | A |  | 1623 | 3 | 0.2 | 1587 | 1.24 | 77 | 25 | 294 | 4:54 | 16 | 19 | 58 | 0 |  | 0 |  | 999 | N2 | 2022-02-07 03:01 | 2022-02-07 03:46 | 45 | 2022-02-07 02:59 | 47 |  |  |  |  | Y |  |  |  | Y | [5 empty] | 0 | 202.23 | [23 empty] | 0.02 | 0.07 | A | [9 empty] | 1300 | 415 | 0 | 42 | 0 | 207 | 0 | 496 | 0 | 400 | 0 | 0 | 0 | 0
2022-02-06 | B68874 | 2 | 저탄소 | SCM420HT | 연주종료 | Al 탈산 | B | 36 | 67 | 48400 | 92.8 | D | D |  | D | 1 |  | 1 | 1555 | 1538 | 9900 |  |  | 9900 | 93.62 | 14 | 105749 | 1649 |  | Y | 49 | 46 | [7 empty] | 김규완 | 2 | [6 empty] | 107.6 | 12-8 | 0.26 | 285.98 | A |  | 1652 | 1 | 0.21 | 1588 | 1.73 | 78 | 29 | 244 | 4:04 | 18 | 19 | 0 | 112 |  | 70.57 | 0 | 0 | N2 | 2022-02-07 03:28 | 2022-02-07 03:56 |  | 2022-02-07 03:21 | [5 empty] | N | [8 empty] | 4.5 | 0 | 18.06 | [23 empty] | 0 | 0 | A | [9 empty] | 1668 | 41 | 0 | 45 | 0 | 199 | 0 | 701 | 0 | 206 | 0 | 0 | 53 | 0
2022-02-06 | B68875 | 2 | 저탄소 | SCR420HON |  | Al 탈산 | B | 6 | 68 | 48400 | 92.3 | D | D |  | D | 1 |  | 1 | 1555 | 1539 | 7400 |  |  | 7400 | 87.46 | 10 | 84610 | 1637 |  | Y | 38 | 35 |  |  | A69499 | 05 |  |  |  | 김덕진 | 2 |  | Y |  |  | Y |  | 95.1 | 11-6 | 4.88 | 214.36 | A |  | 1636 | 1 | 0.24 | 1575 | 1.41 | 65 | 25 | 238 | 3:58 | 16 | 17 | 0 | 113 |  | 105.63 | 0 | 0 | N2 | 2022-02-07 04:43 | 2022-02-07 05:05 | 22 | 2022-02-07 04:23 | 42 |  |  |  |  | Y | [7 empty] | 5 | 5 | 0 | 21.85 | [23 empty] | 0.6 | 0.6 | A | [9 empty] | 1183 | 347 | 0 | 34 | 0 | 244 | 0 | 802 | 0 | 207 | 0 | 0 | 54 | 0 |  |  | 4
2022-02-06 | B68876 | 2 | 저탄소 | SCR420HON |  | Al 탈산 | B | 18 | 59 | 49550 | 99.27 | D | D |  | D | 1 |  | 1 | 1555 | 1561 | 6800 |  |  | 6800 | 80.37 | 10 | 84610 | 1652 |  | Y | 41 | 34 |  |  | A69500 | 05 |  |  |  | 김규완 | 2 | [6 empty] | 91.95 | 11-4 | 0 | 183.16 | A |  | 1642 | 1 | 0.23 | 1575 | 1.62 | 65 | 26 | 287 | 4:47 | 16 | 17 | 0 | 114 | 230 | 139.77 | 0 | 0 | N2 | 2022-02-07 05:47 | 2022-02-07 06:02 | 15 | 2022-02-07 05:23 | 40 |  |  |  |  | Y | [7 empty] | 16 | 5 | 0 | 27.64 | [23 empty] | 0.65 | 0.65 | A | [9 empty] | 1253 | 178 | 0 | 32 | 0 | 198 | 0 | 702 | 0 | 204 | 0 | 0 | 54 | 0 |  |  | 4
2022-02-06 | B68877 | 2 | 저탄소 | SCR420HON |  | Al 탈산 | B | 19 | 70 | 48850 | 103.58 | D | D |  | A | 1 |  | 1 | 1555 | 1552 | 8100 |  |  | 8100 | 79.78 | 12 | 101532 | 1625 |  | Y | 48 | 39 |  |  | A69501 | 05 |  |  |  | 김규완 | 2 |  |  | Y |  | Y |  | 114.95 | 13-5 | 0 | 220.51 | A |  | 1630 | 1 | 0.17 | 1576 | 1.22 | 66 | 30 | 242 | 4:02 | 16 | 16 | 0 | 115 |  | 45.4 | 0 | 0 | N2 | 2022-02-07 06:49 | 2022-02-07 07:03 | 14 | 2022-02-07 06:29 | 34 |  |  |  |  | Y | [7 empty] | 3 | 3.5 | 0 | 11.45 | [23 empty] | 0.45 | 0.45 | A | [9 empty] | 1467 | 300 | 0 | 43 | 0 | 197 | 0 | 804 | 0 | 203 | 0 | 0 | 0 | 0 |  |  | 6
2022-02-07 | B68878 | 2 | 저탄소 | SCR420HON |  | Al 탈산 | B | 36 | 68 | 48600 | 101 | A | A |  | A | 1 |  | 1 | 1555 | 1550 | 7600 |  |  | 7600 | 74.85 | 12 | 101532 | 1637 |  | Y | 45 | 38 | [7 empty] | 임현진 | 2 |  |  | Y |  | Y |  | 109.6 | 12-10 | 0 | 211.37 | A |  | 1634 | 1 | 0.18 | 1573 | 1.26 | 63 | 30 | 282 | 4:42 | 16 | 16 | 0 | 116 |  | 34.68 | 0 | 0 | N2 | 2022-02-07 07:47 | 2022-02-07 08:06 | 19 | 2022-02-07 07:29 | 37 |  |  |  |  | Y | [7 empty] | 3 | 4.5 | 0 | 13.1 | [23 empty] | 0.42 | 0.42 | A | [9 empty] | 1257 | 502 | 0 | 200 | 0 | 277 | 0 | 503 | 0 | 206 | 0 | 0 | 0 | 15 |  |  | 6
2022-02-07 | A69502 | 1 | 저탄소 | SCR420HON |  | Al 탈산 | B | 5 | 31 | 51700 | 103.85 | A | A | A |  | 1 | 1 |  | 1540 | 1569 | 7200 |  |  | 7200 | 70.91 | 12 | 101532 | 1628 |  | Y | 50 | 39 | [7 empty] | 조관훈 | 2 | [6 empty] | 100.25 | 12-8 | 0 | 268.31 | A |  | 1628 | 3 | 0.2 | 1582 | 1.24 | 72 | 29 | 276 | 4:36 | 16 | 20 | 59 | 0 |  | 0 |  | 999 | N2 | 2022-02-07 08:47 | 2022-02-07 09:04 | 18 | 2022-02-07 08:30 | 34 |  |  |  |  | Y |  |  |  | Y | [5 empty] | 0 | 420.22 | [23 empty] | 0 | 0.15 | A | [9 empty] | 1437 | 349 | 0 | 33 | 0 | 240 | 0 | 942 | 0 | 620 | 0 | 0 | 67 | 0 |  |  | 14
2022-02-07 | B68879 | 2 | 저탄소 | SCM415C2 |  | Al 탈산 | I | 6 | 69 | 48150 | 102.77 | A | A |  | A | 1 |  | 1 | 1560 | 1566 | 8800 |  |  | 8800 | 91.67 | 24 | 96000 | 1679 |  | INGOT | 47 | 43 | [7 empty] | 임현진 | [5 empty] | N |  | 105.45 | 12-6 | 266.86 | 17.29 | A |  | 1666 | 1 | 0.23 | 1600 | 1.23 | 84 |  | 222 | 3:42 | 20 | 20 | 0 | 117 |  | 194.19 | 0 | 0 | N2 | 2022-02-07 08:49 |  | 26 | 2022-02-07 08:40 | [5 empty] | Y | [8 empty] | 4.5 | 0 | 47.83 | [18 empty] | 1.2 |  |  |  |  | 0.15 | 0.15 | A | [9 empty] | 440 | 931 | 0 | 43 | 0 | 334 | 0 | 500 | 0 | 204 | 0 | 0 | 0 | 0
2022-02-07 | A69503 | 1 | 저탄소 | SCR420HON |  | Al 탈산 | B | 32 | 32 | 52900 | 85.15 | A | A | A |  | 1 | 1 |  | 1540 | 1583 | 6500 |  |  | 6500 | 64.02 | 12 | 101532 | 1642 |  | Y | 45 | 38 |  |  | B68877 |  |  |  |  | 조관훈 |  |  |  | Y |  |  |  | 106.35 | 13-5 | 0 | 248.69 | A |  | 1642 | 3 | 0.18 | 1595 | 1.24 | 85 | 32 | 282 | 4:42 | 16 | 20 | 60 | 0 |  | 0 |  | 999 | N2 | 2022-02-07 09:31 | 2022-02-07 10:08 | 37 | 2022-02-07 09:29 | 39 |  |  |  |  | Y |  |  |  | Y | [5 empty] | 0 | 233.32 | [23 empty] | 0.46 | 9.76 | B | [9 empty] | 1206 | 549 | 0 | 21 | 0 | 252 | 0 | 497 | 0 | 399 | 0 | 0 | 0 | 0
2022-02-07 | B68880 | 2 | 중탄소 | SM45CI |  | Al 탈산 | I | 18 | 60 | 50000 | 97.93 | A | A |  | A | 1 |  | 1 | 1560 | 1557 | 6600 |  |  | 6600 | 75.86 | 15 | 87000 | 1665 |  | INGOT | 48 | 35 | [7 empty] | 임현진 | [5 empty] | Y |  | 91.3 | 11-3 | 178.5 | 0 | A |  | 1640 | 1 | 0.25 | 1568 | 1.79 | 75 |  | 245 | 4:05 | 20 | 20 | 0 | 118 |  | 154.97 | 0 | 0 | AR | 2022-02-07 09:56 |  | 18 | 2022-02-07 09:45 | [5 empty] | Y | [7 empty] | 6 | 5 | 35.26 | 0.63 | 1기 질소 와이어 작업중으로 s -wire 미투입 | [17 empty] | 1.2 |  |  |  |  | 0.05 | 0.05 | B | [9 empty] | 0 | 0 | 490 | 63 | 0 | 48 | 0 | 993 | 0 | 408 | 0 | 0 | 153 | 65
2022-02-07 | B68881 | 2 | 저탄소 | SCM415C2 |  | Al 탈산 | I | 19 | 71 | 48500 | 98.52 | A | A |  | A | 1 |  | 1 | 1560 | 1542 | 8700 |  |  | 8700 | 90.06 | 14 | 96600 | 1684 |  | INGOT | 47 | 43 | [7 empty] | 임현진 | [5 empty] | Y |  | 99.3 | 11-9 | 135.6 | 0 | A |  | 1668 | 1 | 0.25 | 1600 | 1.32 | 84 |  | 191 | 3:11 | 20 | 20 | 0 | 119 | 66 | 137.85 | 0 | 0 | N2 | 2022-02-07 11:00 |  | 20 | 2022-02-07 10:52 | [5 empty] | Y | [8 empty] | 4.5 | 1 | 32.69 | [18 empty] | 1.2 |  |  |  |  | 0.15 | 0.15 | A | [9 empty] | 338 | 845 | 0 | 7 | 0 | 279 | 0 | 596 | 0 | 203 | 0 | 0 | 0 | 0
2022-02-07 | A69504 | 1 | 저탄소 | SCR420HON | 연주종료 | Al 탈산 | B | 16 | 45 | 51000 | 81.53 | A | A | A |  | 1 | 1 |  | 1540 | 1528 | 7900 |  |  | 7900 | 64.11 | 16 | 123222 | 1618 |  | Y | 45 | 37 |  |  | B68878 |  |  |  |  | 조관훈 | 2 |  | Y |  |  |  |  | 104.65 | 12-10 | 0 | 249.69 | A |  | 1618 | 3 | 0.2 | 1594 | 0.71 | 84 | 36 | 280 | 4:40 | 16 | 19 | 61 | 0 |  | 0 |  | 1200 | N2 | 2022-02-07 10:43 | 2022-02-07 11:15 | 32 | 2022-02-07 10:40 | 35 |  |  |  |  | Y |  |  |  | Y | [5 empty] | 0 | 209.7 | [23 empty] | 0 | 1.55 | A | [9 empty] | 945 | 716 | 0 | 0 | 0 | 217 | 0 | 501 | 0 | 397 | 0 | 0 | 0 | 13
2022-02-07 | A69505 | 1 | 고탄소 | AE1055LS | 연주시작 | Al 탈산 | B | 16 | 46 | 52500 | 177.07 | A | C | C |  | 2 | 2 |  | 1520 | 1541 | 8900 | 6900 |  | 15800 | 196.43 | 10 | 80434 | 1660 |  | Y | 108 | 49 |  | Y | [5 empty] | 조관훈 | 2 |  |  |  |  | Y |  | 101.05 | 12-6 | 0.01 | 327.46 | A |  | 1630 | 3 | 0.18 | 1581 | 0.73 | 97 | 23 | 292 | 4:52 | 25 | 27 | 65 | 0 |  | 0 |  | 999 | N2 | 2022-02-07 16:29 | 2022-02-07 16:53 | 24 | 2022-02-07 16:27 | 26 |  |  |  |  | Y |  |  |  | Y | [5 empty] | 0 | 527.35 | [19 empty] | 1.71 |  |  |  | 331.37 | 0 | B |  |  | 5.999 | 31.093 | 49.624 | 0.165 | 8.272 | 1.596 | 1405.19 | 0 | 0 | 787 | 57 | 0 | 186 | 0 | 1049 | 0 | 741 | 0 | 0 | 218 | 34 |  |  |  | 0 | 1
2022-02-07 | B68882 | 2 | 중탄소 | AE4340M7 | 연주시작 | Al 탈산 | B | 36 | 69 | 48450 | 107.18 | A | A |  | A | 1 |  | 1 | 1540 | 1535 | 8900 |  |  | 8900 | 96.89 | 11 | 91861 | 1660 |  | N | 52 | 44 | C % 오버 우려로 조괴 -> 연주로 강종변경 |  | B68880 | 01 |  |  |  | 임현진 |  |  |  | Y |  | Y |  | 91.95 | 11-3 | 164.34 | 0 | A |  | 1653 | 1 | 0.23 | 1577 | 1.77 | 89 | 47 | 202 | 3:22 | 16 | 16 | 0 | 120 | 40 | 40.11 | 0 | 0 | AR | 2022-02-07 12:22 | 2022-02-07 12:47 | 25 | 2022-02-07 11:58 | 49 |  |  |  |  | N | [7 empty] | 4 | 5 | 9.32 | 0 | [16 empty] | 0.8 |  |  | 1.77 |  |  |  | 0.32 | 0.32 | A | [9 empty] | 1051 | 0 | 243 | 473 | 0 | 248 | 0 | 505 | 0 | 204 | 0 | 0 | 88 | 11 |  |  | 9 |  | 1
2022-02-07 | A69506 | 1 | 고탄소 | AE1055LS |  | Al 탈산 | B | 35 | 32 | 52400 | 118.05 | A | C | C |  | 2 | 2 |  | 1520 | 1634 | 7200 | 4400 |  | 11600 | 137.12 | 10 | 84600 | 1606 |  | Y | 75 | 36 |  | Y | [5 empty] | 조관훈 | 2 |  |  |  |  | Y |  |  |  | 5.04 | 190.06 | A |  | 1601 | 3 | 0.18 | 1555 | 1.07 | 71 | 32 | 226 | 3:46 | 25 | 26 | 66 | 0 |  | 0 |  | 800 | N2 | 2022-02-07 17:25 | 2022-02-07 17:46 | 22 | 2022-02-07 17:24 | 22 |  |  |  |  | Y |  |  |  | Y | [5 empty] | 0 | 335.81 | [23 empty] | 348.93 | 0 | A |  |  | 4.902 | 31.29 | 50.679 | 0.106 | 10.338 | 1.619 | 1446.9 | 33 | 0 | 842 | 14 | 0 | 263 | 0 | 1552 | 0 | 997 | 0 | 0 | 319 | 32
2022-02-07 | B68883 | 2 | 중탄소 | AE4340M7 |  | Al 탈산 | B | 6 | 70 | 48100 | 98.57 | A | A |  | A | 1 |  | 1 | 1540 | 1542 | 8300 |  |  | 8300 | 89.03 | 15 | 93228 | 1641 |  | Y | 49 | 44 | [7 empty] | 임현진 | 2 |  |  |  |  | Y |  | 103.8 | 12-4 | 294.16 | 0 | A |  | 1628 | 1 | 0.24 | 1559 | 1.44 | 71 | 35 | 254 | 4:14 | 18 | 20 | 0 | 121 |  | 49.5 | 0 | 0 | AR | 2022-02-07 13:22 | 2022-02-07 13:49 | 26 | 2022-02-07 13:11 | 38 | [14 empty] | 20.88 | 0 | [20 empty] | 1.33 |  |  | 0.62 | 0.62 | A | [9 empty] | 1140 | 0 | 324 | 45 | 0 | 284 | 0 | 505 | 0 | 205 | 0 | 0 | 100 | 14 |  |  | 6
2022-02-07 | A69507 | 1 | 중탄소 | AE4340M7 |  | Al 탈산 | B | 32 | 33 | 52700 | 122.23 | A | A |  | C | 1 |  | 1 | 1530 | 1567 | 7500 |  |  | 7500 | 78.67 | 12 | 95336 | 1626 |  | Y | 58 | 40 | [15 empty] | 104.05 | 13-2 | 142.45 | 136.03 | A |  | 1622 | 1 | 0.2 | 1553 | 1.48 | 65 | 33 | 300 | 5:00 | 18 | 19 | 64 | 298 |  | 0 | 0 | 800 | AR | 2022-02-07 14:36 | 2022-02-07 14:54 | 17 | 2022-02-07 14:09 | 44 |  |  |  |  | N | [7 empty] | 25 |  | 0.01 | 0 | [20 empty] | 0.76 |  |  | 1.2 | 1.2 | A | [9 empty] | 1276 | 61 | 815 | 26 | 0 | 180 | 0 | 799 | 0 | 597 | 0 | 0 | 97 | 49
2022-02-07 | B68884 | 2 | 중탄소 | AE4340M7 |  | Al 탈산 | B | 18 | 61 | 50800 | 173.13 | A | C |  | C | 1 |  | 1 | 1540 | 1530 | 11700 |  |  | 11700 | 116.28 | 14 | 100619 | 1651 | 354 | Y | 97 | 69 | 1연주 프리징 중단으로 15톤 이월시킴 (RH물량확보) | [6 empty] | 임현진 | 2 | [6 empty] | 85.7 | 10-7 | 328.58 | 0 | A |  | 1645 | 1 | 0.32 | 1538 | 1.64 | 50 | 25 | 266 | 4:26 | 18 | 19 | 0 | 123 |  | 98.35 | 0 | 0 | AR | 2022-02-07 15:51 | 2022-02-07 16:06 | 15 | 2022-02-07 15:15 | 50 | [14 empty] | 30.31 | 0 | [20 empty] | 0.73 |  |  | 0.91 | 0.91 | A | [9 empty] | 956 | 0 | 0 | 11 | 0 | 209 | 0 | 1502 | 0 | 458 | 0 | 0 | 175 | 28 |  |  | 4
2022-02-07 | B68885 | 2 | 중탄소 | AE4340M7 | 잔강최소화전 | Al 탈산 | B | 36 | 70 |  | 97.02 | C | C |  | C | 1 |  | 1 | 1540 | 1523 | 8300 |  |  | 8300 | 117.48 | 10 | 70648 | 1622 |  | N | 49 | 44 | [7 empty] | 추창도 | 2 |  |  |  |  | Y |  | 147.6 |  | 194.4 | 0 | A |  | 1620 | 1 | 0.33 | 1555 | 1.46 | 67 | 24 | 222 | 3:42 | 18 | 20 | 0 | 124 |  | 58.16 | 0 | 0 | AR | 2022-02-07 16:31 | 2022-02-07 17:09 | 38 | 2022-02-07 16:22 | 48 |  |  |  |  | N | [9 empty] | 15.06 | 0 | [20 empty] | 0.81 |  |  | 0.26 | 0.26 | A | [9 empty] | 1102 | 0 | 163 | 43 | 0 | 246 | 0 | 602 | 0 | 204 | 0 | 0 | 40 | 15 |  |  | 6
2022-02-07 | B68886 | 2 | 중탄소 | AE4330VM2 | 잔강최소화 | Al 탈산 | B | 19 | 72 | 48500 | 102.58 | C | C |  | C | 1 |  | 1 | 1540 | 1542 | 10000 |  |  | 10000 | 103.05 | 13 | 97038 | 1608 |  | Y | 56 | 49 | [7 empty] | 추창도 | 2 |  |  |  |  | Y |  |  |  | 268.14 | 0 | A |  | 1629 | 1 | 0.29 | 1560 | 1.69 | 67 | 16 | 206 | 3:26 | 18 | 19 | 0 | 125 | 50 | 50.18 | 0 | 0 | AR | 2022-02-07 18:01 | 2022-02-07 18:29 | 29 | 2022-02-07 17:49 | 41 | [12 empty] | 5 |  | 12.6 | 0 | [20 empty] | 0.86 |  |  | 0.3 | 0.3 | B | [9 empty] | 1512 | 0 | 1182 | 51 | 0 | 351 | 0 | 1292 | 0 | 408 | 0 | 0 | 282 | 36 |  |  | 9
2022-02-07 | A69508 | 1 | 고탄소 | AE1055LS |  | Al 탈산 | B | 5 | 33 | 51800 | 79.5 | C | C | C |  | 1 | 1 |  | 1520 | 1565 | 4500 |  |  | 4500 | 53.19 | 10 | 84600 | 1604 |  | Y | 40 | 28 | [7 empty] | 양성호 | 2 | [6 empty] | 96.9 | 12-4 | 0 | 275.58 | A |  | 1602 | 3 | 0.18 | 1557 | 1.15 | 73 | 38 | 287 | 4:47 | 25 | 25 | 67 | 0 |  | 0 |  | 800 | N2 | 2022-02-07 18:25 | 2022-02-07 18:43 | 18 | 2022-02-07 18:23 | 20 |  |  |  |  | Y |  |  |  | Y | [5 empty] | 0 | 316.69 | [23 empty] | 358.01 | 0 | A | [9 empty] | 91 | 0 | 826 | 32 | 0 | 210 | 0 | 747 | 0 | 554 | 0 | 0 | 98 | 27
2022-02-07 | B68887 | 2 | 중탄소 | AE4330VM2 |  | Al 탈산 | B | 6 | 71 | 48250 | 107.2 | C | C |  | C | 1 |  | 1 | 1540 | 1532 | 8900 |  |  | 8900 | 95.25 | 14 | 93436 | 1630 |  | Y | 47 | 45 | [7 empty] | 추창도 | 2 |  |  |  |  | Y |  | 109.55 | 12-9 | 329.5 | 0 | A |  | 1623 | 1 | 0.3 | 1543 | 1.56 | 50 | 18 | 480 | 8:00 | 18 | 19 | 0 | 126 |  | 54.1 | 0 | 0 | AR | 2022-02-07 19:19 | 2022-02-07 19:40 | 21 | 2022-02-07 18:59 | 41 |  |  |  |  | Y | [7 empty] | 7 |  | 20.75 | 0 | [20 empty] | 0.86 |  |  | 0.43 | 0.43 | A | [9 empty] | 1494 | 0 | 1139 | 23 | 0 | 422 | 0 | 1202 | 0 | 410 | 0 | 0 | 195 | 45 |  |  | 11
2022-02-07 | A69509 | 1 | 고탄소 | AE1055LS |  | Al 탈산 | B | 32 | 34 | 52600 | 74.33 | C | C | C |  | 1 | 1 |  | 1520 | 1565 | 4600 |  |  | 4600 | 45.31 | 12 | 101520 | 1603 |  | Y | 41 | 26 | [7 empty] | 양성호 | 2 |  |  |  |  | N |  | 94.6 | 12-2 | 0.01 | 164.96 | A |  | 1600 | 3 | 0.18 | 1551 | 1.44 | 67 | 35 | 285 | 4:45 | 25 | 25 | 68 | 0 |  | 0 |  | 900 | N2 | 2022-02-07 19:21 | 2022-02-07 19:38 | 17 | 2022-02-07 19:21 | 17 |  |  |  |  | Y |  |  |  | Y | [5 empty] | 0 | 295.01 | [23 empty] | 359.89 | 0 | A | [9 empty] | 89 | 0 | 774 | 16 | 0 | 217 | 0 | 754 | 0 | 551 | 0 | 0 | 98 | 29
2022-02-07 | B68888 | 2 | 중탄소 | AE4330VM2 |  | Al 탈산 | B | 18 | 62 | 49950 | 97.23 | C | C |  | C | 1 |  | 1 | 1540 | 1541 | 8800 |  |  | 8800 | 89.15 | 12 | 98712 | 1618 |  | Y | 47 | 43 | [15 empty] | 110.45 | 13-2 | 261.61 | 0 | A |  | 1613 | 1 | 0.25 | 1547 | 1.41 | 54 | 18 | 326 | 5:26 | 18 | 18 | 0 | 127 |  | 31.95 | 0 | 0 | AR | 2022-02-07 20:29 | 2022-02-07 20:53 | 24 | 2022-02-07 20:19 | 34 | [12 empty] | 3 |  | 9.96 | 0 | [20 empty] | 0.85 |  |  | 0.22 | 0.22 | A | [9 empty] | 1527 | 0 | 1187 | 23 | 0 | 363 | 0 | 1053 | 0 | 410 | 0 | 0 | 198 | 43 |  |  | 11
2022-02-07 | A69510 | 1 | 고탄소 | AE1055LS |  | Al 탈산 | B | 16 | 47 | 51300 | 76.68 | C | C | C |  | 1 | 1 |  | 1520 | 1539 | 5500 |  |  | 5500 | 54.18 | 12 | 101520 | 1586 |  | Y | 41 | 35 | [7 empty] | 양성호 | 2 | [6 empty] | 108.5 | 13-3 | 32.35 | 225.89 | A |  | 1586 | 3 | 0.18 | 1553 | 0.97 | 69 | 23 | 240 | 4:00 | 25 | 25 | 69 | 0 |  | 0 |  | 900 | N2 | 2022-02-07 20:23 | 2022-02-07 20:40 | 17 | 2022-02-07 20:19 | 21 |  |  |  |  | Y |  |  |  | Y | [5 empty] | 0 | 304.14 | [23 empty] | 0.01 | 0 | A | [9 empty] | 42 | 0 | 778 | 29 | 0 | 198 | 0 | 1003 | 0 | 650 | 0 | 0 | 99 | 38 |  |  |  | 0
2022-02-07 | B68889 | 2 | 중탄소 | AE4330VM2 | TUNDISH교체전 | Al 탈산 | B | 36 | 71 | 49350 | 105.88 | C | C |  | C | 1 |  | 1 | 1540 | 1551 | 8900 |  |  | 8900 | 80.57 | 15 | 110461 | 1626 | 708 | Y | 48 | 43 | [15 empty] | 108.75 | 12-8 | 217.87 | 0 | A |  | 1614 | 1 | 0.25 | 1554 | 1.11 | 61 | 29 | 355 | 5:55 | 18 | 18 | 0 | 128 |  | 30.41 | 0 | 0 | AR | 2022-02-07 21:54 | 2022-02-07 22:07 | 13 | 2022-02-07 21:40 | 27 | [12 empty] | 4 |  | 9.83 | 0 | [20 empty] | 0.87 |  |  | 0.37 | 0.37 | A | [9 empty] | 1524 | 10 | 1192 | 46 | 0 | 346 | 0 | 1003 | 0 | 409 | 0 | 0 | 198 | 70 |  |  | 4
2022-02-07 | A69511 | 1 | 고탄소 | AE1055LS |  | Al 탈산 | B | 35 | 33 | 52400 | 74.5 | C | C | C |  | 1 | 1 |  | 1520 | 1571 | 4500 |  |  | 4500 | 44.33 | 12 | 101520 | 1595 |  | Y | 41 | 26 | [7 empty] | 양성호 | 2 | [8 empty] | 91.12 | 58.86 | A |  | 1589 | 3 | 0.2 | 1554 | 1.06 | 70 | 31 | 253 | 4:13 | 25 | 25 | 70 | 0 |  | 0 |  | 600 | N2 | 2022-02-07 21:28 | 2022-02-07 21:52 | 24 | 2022-02-07 21:27 | 25 |  |  |  |  | Y |  |  |  | Y | [5 empty] | 0 | 245.94 | [23 empty] | 3.7 | 0 | A | [9 empty] | 65 | 0 | 839 | 0 | 0 | 216 | 0 | 848 | 0 | 646 | 0 | 0 | 97 | 29
2022-02-07 | A69512 | 1 | 고탄소 | AE1055LS |  | Al 탈산 | B | 5 | 34 | 51800 | 73.15 | C | C | D |  | 1 | 1 |  | 1520 | 1566 | 4600 |  |  | 4600 | 54.37 | 10 | 84600 | 1600 |  | Y | 42 | 26 | [7 empty] | 양성호 | 2 | [8 empty] | 0 | 181.63 | A |  | 1600 | 3 | 0.17 | 1551 | 1.58 | 67 | 27 | 295 | 4:55 | 25 | 25 | 71 | 0 |  | 0 |  | 600 | N2 | 2022-02-07 22:31 | 2022-02-07 23:02 | 31 | 2022-02-07 22:30 | 31 |  |  |  |  | Y |  |  |  | Y | [5 empty] | 0 | 208.15 | [23 empty] | 4.99 | 0 | A | [9 empty] | 68 | 0 | 855 | 11 | 0 | 213 | 0 | 749 | 0 | 552 | 0 | 0 | 95 | 30
2022-02-07 | B68890 | 2 | 중탄소 | SM45CB | TUNDISH교체 | Si 탈산 | B | 19 | 73 | 49200 | 103.13 | C | D |  | D | 1 |  | 1 | 1540 | 1537 | 7100 |  |  | 7100 | 72.15 | 12 | 98400 | 1659 |  | Y | 42 | 38 | [13 empty] | Y |  | 93.6 | 11-4 | 18.04 | 152.35 | A |  | 1645 | 1 | 0.36 | 1590 | 1.62 | 97 | 28 | 326 | 5:26 | 14 | 18 | 0 | 129 | 250 | 181.27 | 0 | 0 | N2 | 2022-02-07 23:04 | 2022-02-07 23:46 | 42 | 2022-02-07 22:37 | 69 |  |  |  |  | N | [8 empty] | 5.5 | 0 | 38.26 | [19 empty] | 0.95 |  |  |  | 0 | 0 | A | [9 empty] | 0 | 0 | 237 | 12 | 0 | 155 | 0 | 802 | 0 | 203 | 0 | 0 | 50 | 32 |  |  |  |  | 1
2022-02-07 | A69513 | 1 | 고탄소 | AE1055LS |  | Al 탈산 | B | 32 | 35 | 52600 | 76.55 | D | D | D |  | 1 | 1 |  | 1520 | 1558 | 4700 |  |  | 4700 | 46.3 | 12 | 101520 | 1584 |  | Y | 41 | 23 | [7 empty] | 김덕진 | 2 |  | Y |  |  | N |  | 100.2 | 12-7 | 0 | 221.51 | A |  | 1584 | 3 | 0.17 | 1552 | 0.89 | 68 | 25 | 263 | 4:23 | 25 | 25 | 72 | 0 |  | 0 |  | 600 | N2 | 2022-02-07 23:35 | 2022-02-08 00:08 | 33 | 2022-02-07 23:32 | 35 |  |  |  |  | Y |  |  |  | Y | [5 empty] | 0 | 246.6 | [23 empty] | 0 | 0.03 | A | [9 empty] | 71 | 0 | 840 | 8 | 0 | 163 | 0 | 593 | 0 | 551 | 0 | 0 | 95 | 29
2022-02-07 | B68891 | 2 | 중탄소 | SM45CB |  | Si 탈산 | B | 6 | 72 | 48200 | 77.23 | D | D |  | D | 1 |  | 1 | 1540 | 1574 | 5100 |  |  | 5100 | 51.14 | 12 | 99726 | 1616 |  | Y | 38 | 31 | [7 empty] | 이기호 | 2 |  |  |  |  | Y |  | 97.5 | 11-8 | 121.9 | 0 | A |  | 1614 | 1 | 0.36 | 1564 | 1.52 | 71 | 27 | 227 | 3:47 | 14 | 17 | 0 | 130 |  | 185.1 | 0 | 0 | N2 | 2022-02-07 23:45 | 2022-02-08 00:44 | 59 | 2022-02-07 23:39 | 65 |  |  |  |  | N | [8 empty] | 5 | 0 | 37.74 | [23 empty] | 0 | 0 | A | [9 empty] | 0 | 0 | 207 | 0 | 0 | 41 | 0 | 699 | 0 | 203 | 0 | 0 | 0 | 48
2022-02-07 | A69514 | 1 | 고탄소 | AE1055LS |  | Al 탈산 | B | 16 | 48 | 51000 | 73.38 | D | D | D |  | 1 | 1 |  | 1520 | 1579 | 4100 |  |  | 4100 | 26.92 | 18 | 152280 | 1594 |  | Y | 40 | 22 | [7 empty] | 김덕진 | 2 |  | Y |  |  |  |  | 109.5 | 13-4 | 0 | 151.5 | A |  | 1594 | 3 | 0.18 | 1553 | 1.24 | 69 | 29 | 303 | 5:03 | 25 | 25 | 73 | 0 |  | 0 |  | 600 | N2 | 2022-02-08 00:45 | 2022-02-08 01:15 | 29 | 2022-02-08 00:43 | 32 |  |  |  |  | Y |  |  |  | Y | [5 empty] | 0 | 221.71 | [23 empty] | 0 | 0.01 | A | [9 empty] | 76 | 0 | 957 | 18 | 0 | 188 | 0 | 615 | 0 | 394 | 0 | 0 | 0 | 48
2022-02-07 | B68892 | 2 | 중탄소 | SM45CB |  | Si 탈산 | B | 18 | 63 | 49200 | 78.53 | D | D |  | D | 1 |  | 1 | 1540 | 1563 | 5300 |  |  | 5300 | 57.65 | 11 | 91941 | 1608 |  | Y | 37 | 31 | [7 empty] | 김규완 | 2 | [6 empty] | 102.8 | 12-4 | 0 | 126.34 | A |  | 1602 | 1 | 0.21 | 1555 | 1.34 | 62 | 21 | 269 | 4:29 | 14 | 16 | 0 | 131 |  | 89.25 | 0 | 0 | N2 | 2022-02-08 01:03 | 2022-02-08 01:45 | 42 | 2022-02-08 00:56 | 49 |  |  |  |  | N | [8 empty] | 5 | 0 | 19.76 | [23 empty] | 0 | 0 | A | [9 empty] | 0 | 0 | 121 | 15 | 0 | 40 | 0 | 703 | 0 | 203 | 0 | 0 | 57 | 69
2022-02-07 | A69515 | 1 | 고탄소 | P-AE1055LSM |  | Al 탈산 | B | 35 | 34 | 51800 | 77.02 | D | D | D |  | 1 | 1 |  | 1520 | 1581 | 4200 |  |  | 4200 | 82.73 | 6 | 50766 | 1595 |  | Y | 41 | 24 | [7 empty] | 김덕진 | 2 |  | Y | [6 empty] | 0 | 165.11 | A |  | 1595 | 3 | 0.17 | 1595 | 0 | 111 | 23 | 329 | 5:29 | 25 | 26 | 74 | 0 |  | 0 |  | 600 | N2 | 2022-02-08 01:55 | 2022-02-08 02:18 | 23 | 2022-02-08 01:54 | 23 |  |  |  |  | Y |  |  |  | Y | [5 empty] | 0 | 245.83 | [23 empty] | 0.02 | 1.41 | A |  |  | 5.668 | 31.78 | 49.735 | 0.079 | 8.774 | 1.564 | 1405.19 | 76 | 0 | 910 | 28 | 0 | 157 | 0 | 593 | 0 | 551 | 0 | 0 | 98 | 13
2022-02-07 | B68893 | 2 | 중탄소 | SM45CB | 연주종료 | Si 탈산 | B | 36 | 72 | 47700 | 88.52 | D | D |  | D | 1 |  | 1 | 1540 | 1537 | 6400 |  |  | 6400 | 81.08 | 10 | 78933 | 1617 |  | Y | 40 | 37 | [7 empty] | 김규완 | 2 | [6 empty] | 101.4 | 12-1 | 0 | 113.6 | A |  | 1612 | 1 | 0.24 | 1567 | 1.55 | 74 | 32 | 239 | 3:59 | 14 | 15 | 0 | 132 |  | 94.62 | 0 | 0 | N2 | 2022-02-08 02:27 | 2022-02-08 02:51 | 24 | 2022-02-08 02:08 | 43 |  |  |  |  | N | [8 empty] | 4.5 | 0 | 17.51 | [23 empty] | 0 | 0 | A | [9 empty] | 0 | 0 | 160 | 0 | 0 | 40 | 0 | 802 | 0 | 204 | 0 | 0 | 47 | 108
2022-02-07 | A69516 | 1 | 고탄소 | P-AE1055LSM |  | Al 탈산 | B | 5 | 35 | 51800 | 80.25 | D | D | D |  | 1 | 1 |  | 1520 | 1556 | 5200 |  |  | 5200 | 51.22 | 12 | 101532 | 1608 |  | Y | 41 | 29 | [7 empty] | 김덕진 | 2 |  | Y |  |  |  |  | 105.7 | 13-3 | 0.01 | 221.24 | A |  | 1608 | 3 | 0.17 | 1553 | 1.38 | 69 | 23 | 254 | 4:14 | 25 | 26 | 75 | 0 |  | 0 |  | 600 | N2 | 2022-02-08 03:01 | 2022-02-08 03:24 | 23 | 2022-02-08 03:01 | 23 |  |  |  |  | N | 호이스트고장 |  |  | Y | [5 empty] | 0 | 285.98 | 볼턱스 호이스트 고장 | [22 empty] | 1.04 | 2.03 | A |  |  | 5.452 | 31.137 | 50.001 | 0.429 | 9.171 | 1.605 | 1446.9 | 19 | 0 | 925 | 13 | 0 | 156 | 0 | 592 | 0 | 553 | 0 | 0 | 99 | 34
2022-02-07 | A69517 | 1 | 고탄소 | P-AE1055LSM |  | Al 탈산 | B | 32 | 36 | 52900 | 77.48 | D | D | D |  | 1 | 1 |  | 1520 | 1540 | 5100 |  |  | 5100 | 60.28 | 10 | 84610 | 1592 |  | Y | 39 | 28 | [7 empty] | 김덕진 | 2 |  | Y |  |  | N |  | 100.95 | 12-8 | 0.17 | 228.72 | A |  | 1592 | 3 | 0.18 | 1551 | 1.08 | 67 | 23 | 261 | 4:21 | 25 | 25 | 76 | 0 |  | 0 |  | 600 | N2 | 2022-02-08 03:59 | 2022-02-08 04:29 | 30 | 2022-02-08 03:59 | 30 |  |  |  |  | N |  |  |  | Y | [5 empty] | 0 | 260.81 | [23 empty] | 2.52 | 2.03 | A |  |  | 5.048 | 31.271 | 50.277 | 0.228 | 9.959 | 1.607 | 1446.9 | 52 | 0 | 870 | 29 | 0 | 152 | 0 | 641 | 0 | 607 | 0 | 0 | 97 | 40
2022-02-07 | A69518 | 1 | 고탄소 | P-AE1055LSM |  | Al 탈산 | B | 16 | 49 | 51100 | 85.95 | D | D | D |  | 1 | 1 |  | 1520 | 1552 | 4700 |  |  | 4700 | 46.29 | 12 | 101532 | 1593 |  | Y | 39 | 26 | [7 empty] | 김덕진 | 2 |  | Y |  |  |  |  | 106.75 | 13-1 | 0 | 139.3 | A |  | 1593 | 3 | 0.19 | 1547 | 0.98 | 63 | 29 | 394 | 6:34 | 25 | 25 | 77 | 0 |  | 0 |  | 600 | N2 | 2022-02-08 05:12 | 2022-02-08 05:33 | 21 | 2022-02-08 05:11 | 22 |  |  |  |  | N |  |  |  | Y | [5 empty] | 0 | 354.85 | [23 empty] | 3.24 | 2.77 | A |  |  | 4.974 | 31.127 | 50.377 | 0.294 | 10.128 | 1.618 | 1446.9 | 54 | 0 | 892 | 34 | 0 | 170 | 0 | 609 | 0 | 547 | 0 | 0 | 0 | 36
2022-02-07 | B68894 | 2 | 저탄소 | SCM420C2 |  | Al 탈산 | I | 19 | 74 | 48000 | 104.67 | D | D |  | D | 1 |  | 1 | 1560 | 1575 | 9400 |  |  | 9400 | 105.98 | 11 | 88700 | 1680 |  | INGOT | 52 | 47 | [7 empty] | 김규완 | [5 empty] | Y |  | 90 | 10-10 | 0.36 | 205.66 | A |  | 1681 | 1 | 0.33 | 1606 | 0 | 94 |  | 247 | 4:07 | 20 | 21 | 0 | 133 |  | 125.23 | 0 | 0 | N2 | 2022-02-08 05:39 |  | 27 | 2022-02-08 05:26 | [5 empty] | Y | [7 empty] | 2 | 5.5 | 0 | 30.34 | [18 empty] | 0.8 |  |  |  |  | 0.22 | 0.22 | A | [9 empty] | 1201 | 138 | 0 | 45 | 0 | 56 | 0 | 799 | 0 | 410 | 0 | 0 | 96 | 0
2022-02-07 | A69519 | 1 | 고탄소 | P-AE1055LSM |  | Al 탈산 | B | 35 | 35 | 52400 | 78.97 | D | D | B |  | 1 | 1 |  | 1520 | 1566 | 4300 |  |  | 4300 | 42.35 | 12 | 101532 | 1600 |  | Y | 39 | 25 | [17 empty] | 0 | 193.93 | A |  | 1600 | 3 | 0.18 | 1557 | 1.1 | 73 | 24 | 259 | 4:19 | 25 | 25 | 78 | 0 |  | 0 |  | 700 | N2 | 2022-02-08 06:14 | 2022-02-08 06:40 | 26 | 2022-02-08 06:12 | 28 |  |  |  |  | N |  |  |  | Y | [5 empty] | 0 | 314.81 | [23 empty] | 3.24 | 3.89 | A |  |  | 5.16 | 30.92 | 50.616 | 0.102 | 9.809 | 1.636 | 1446.9 | 34 | 0 | 842 | 28 | 0 | 168 | 0 | 665 | 0 | 494 | 0 | 0 | 52 | 29
2022-02-07 | B68895 | 2 | 중탄소 | SM45CI |  | Al 탈산 | I | 18 | 64 | 0 | 112.15 | D | D |  | B | 1 |  | 1 | 1560 | 1544 | 7700 |  |  | 7700 | 82.62 | 4 | 93200 | 1651 |  | INGOT | 46 | 41 | [7 empty] | 김규완 | [7 empty] | 152.9 |  | 155.68 | 0 | A |  | 1639 | 1 | 0.32 | 1568 | 1.52 | 75 |  | 233 | 3:53 | 20 | 21 | 0 | 134 |  | 55.19 | 0 | 0 | AR | 2022-02-08 06:52 |  | 27 | 2022-02-08 06:27 | [5 empty] | Y | [7 empty] | 2 | 5 | 16.13 | 0 | [18 empty] | 1.1 |  |  |  |  | 0.16 | 0.16 | A | [9 empty] | 0 | 0 | 282 | 34 | 0 | 0 | 0 | 701 | 0 | 203 | 0 | 0 | 62 | 33
2022-02-07 | A69520 | 1 | 고탄소 | P-AE1055LSM |  | Al 탈산 | B | 5 | 36 | 52300 | 81.08 | D | B | B |  | 1 | 1 |  | 1520 | 1579 | 3900 |  |  | 3900 | 46.78 | 10 | 83361 | 1587 |  | Y | 42 | 24 | [7 empty] | 김덕진 | 2 |  | Y |  |  |  |  | 101.25 | 12-8 | 0 | 235.6 | A |  | 1587 | 3 | 0.18 | 1549 | 1 | 65 | 28 | 260 | 4:20 | 25 | 26 | 79 | 0 |  | 0 |  | 700 | N2 | 2022-02-08 07:17 | 2022-02-08 07:43 | 26 | 2022-02-08 07:15 | 28 |  |  |  |  | Y |  |  |  | Y | [5 empty] | 0 | 304.31 | [23 empty] | 0 | 0.01 | A |  |  | 4.488 | 30.432 | 51.143 | 0.137 | 11.395 | 1.68 | 1543.6 | 52 | 0 | 808 | 30 | 0 | 167 | 0 | 644 | 0 | 502 | 0 | 0 | 32 | 54
2022-02-08 | B68896 | 2 | 중탄소 | 28MN6 | 연주시작,연주종료 | Al 탈산 | B | 36 | 73 | 47950 | 125.12 | B | B |  | B | 1 |  | 1 | 1540 | 1586 | 9000 |  |  | 9000 | 143.54 | 8 | 62700 | 1668 |  | Y | 57 | 47 |  |  | B68894 | 02 |  |  |  | 임승우 | 2 |  |  |  |  | Y |  | 108.55 | 12-8 | 0 | 241.36 | A |  | 1668 | 1 | 0.4 | 1585 | 1.35 | 84 | 49 | 312 | 5:12 | 18 | 21 | 0 | 135 |  | 120.63 | 0 | 0 | N2 | 2022-02-08 08:07 | 2022-02-08 08:20 | 13 | 2022-02-08 07:50 | 30 |  |  |  |  | Y | [7 empty] | 5 | 4.2 | 0 | 37.23 | [16 empty] | 1.1 |  |  | 1.68 |  |  |  | 0.52 | 0.52 | A | [9 empty] | 245 | 0 | 417 | 71 | 0 | 341 | 0 | 828 | 0 | 204 | 0 | 0 | 47 | 11 |  |  | 6
2022-02-08 | A69521 | 1 | 고탄소 | P-AE1055LSM |  | Al 탈산 | B | 32 | 37 | 51500 | 89.87 | B | B | B |  | 1 | 1 |  | 1520 | 1566 | 5300 |  |  | 5300 | 52.2 | 12 | 101532 | 1596 |  | Y | 50 | 29 | [7 empty] | 김형철 | 2 |  |  | Y |  |  |  | 103.55 | 12-10 | 0.35 | 72.26 | A |  | 1596 | 3 | 0.18 | 1556 | 1.05 | 72 | 23 | 253 | 4:13 | 25 | 25 | 80 | 0 |  | 0 |  | 700 | N2 | 2022-02-08 08:27 | 2022-02-08 08:45 | 18 | 2022-02-08 08:25 | 20 |  |  |  |  | Y |  |  |  | Y | [5 empty] | 0 | 307.37 | [23 empty] | 0 | 0.03 | A |  |  | 5.293 | 28.452 | 53.852 | 0.151 | 10.174 | 1.892 | 1751.92 | 43 | 0 | 837 | 14 | 0 | 143 | 0 | 1199 | 0 | 696 | 0 | 0 | 145 | 46
2022-02-08 | B68897 | 2 | 중탄소 | 28MN6 | 잔강최소화전 | Al 탈산 | B | 18 | 66 | 47300 | 123.13 | B | C |  | C | 3 |  | 3 | 1540 | 1500 | 7500 | 8000 | 9200 | 24700 | 327.15 | 10 | 75500 | 1608 |  | Y | 61 | 35 | vd 작업종료 후 온도낮아 레들교체 후 재작업 | Y | B68895 | 01 |  |  |  | 임승우 | 2 | [6 empty] | 90.8 | 11-2 | 0 | 196.32 | A |  | 1639 | 1 | 0.25 | 1570 | 1.54 | 69 | 25 | 286 | 4:46 | 18 | 18 | 0 | 139 | 85 | 60.46 | 0 | 0 | N2 | 2022-02-08 17:55 | 2022-02-08 18:10 | 15 | 2022-02-08 17:30 | 40 |  |  |  |  | Y | [7 empty] | 9 |  | 0 | 15.12 | [23 empty] | 0.9 | 0.9 | B | [9 empty] | 184 | 0 | 594 | 91 | 0 | 373 | 0 | 854 | 0 | 0 | 0 | 0 | 0 | 10 |  |  | 4
2022-02-08 | A69522 | 1 | 고탄소 | P-AE1055LSM |  | Al 탈산 | B | 16 | 50 | 51100 | 95.12 | B | B | B |  | 1 | 1 |  | 1520 | 1553 | 4800 |  |  | 4800 | 47.28 | 12 | 101532 | 1582 |  | Y | 41 | 28 | [7 empty] | 김형철 | 2 |  |  | Y |  |  |  | 105.2 | 12-9 | 0.05 | 85.58 | A |  | 1578 | 3 | 0.17 | 1547 | 0.76 | 63 | 26 | 232 | 3:52 | 25 | 25 | 81 | 0 |  | 0 |  | 700 | N2 | 2022-02-08 09:34 | 2022-02-08 09:51 | 16 | 2022-02-08 09:21 | 30 |  |  |  |  | Y |  |  |  | Y | [5 empty] | 0 | 334.86 | [23 empty] | 1.21 | 0.38 | A |  |  | 5.164 | 27.911 | 53.784 | 0.153 | 10.415 | 1.926 | 1828.31 | 29 | 0 | 799 | 33 | 0 | 148 | 0 | 1067 | 0 | 593 | 0 | 0 | 158 | 38
2022-02-08 | B68898 | 2 | 중탄소 | 28MN6 | 연주시작 | Al 탈산 | B | 6 | 74 | 48750 | 176.87 | B | C |  | C | 2 |  | 2 | 1540 | 1504 | 3300 | 8000 |  | 11300 | 117.56 | 12 | 96120 | 1661 |  | N | 98 | 28 |  | Y | [5 empty] | 임승우 | 2 | [6 empty] | 104.75 | 12-4 | 0 | 368.46 | A |  | 1668 | 1 | 0.31 | 1588 | 1.42 | 87 | 47 | 378 | 6:18 | 18 | 20 | 0 | 138 |  | 53.45 | 0 | 0 | N2 | 2022-02-08 15:50 | 2022-02-08 16:07 | 17 | 2022-02-08 15:14 | 53 | [12 empty] | 26 |  | 0 | 15.52 | [19 empty] | 2.07 |  |  |  | 0.88 | 0.88 | B | [9 empty] | 145 | 0 | 549 | 70 | 0 | 330 | 0 | 872 | 0 | 0 | 0 | 0 | 50 | 10 |  |  | 9 |  | 1
2022-02-08 | A69523 | 1 | 고탄소 | P-AE1055LSM |  | Al 탈산 | B | 35 | 36 | 52400 | 82.47 | B | B | B |  | 1 | 1 |  | 1520 | 1540 | 4900 |  |  | 4900 | 57.91 | 10 | 84610 | 1588 |  | Y | 40 | 30 | [7 empty] | 김형철 | 2 |  | Y |  |  |  |  | 101.35 | 12-8 | 0 | 215.45 | A |  | 1588 | 3 | 0.17 | 1545 | 1.1 | 61 | 23 | 259 | 4:19 | 25 | 25 | 82 | 0 |  | 0 |  | 700 | N2 | 2022-02-08 10:35 | 2022-02-08 10:56 | 21 | 2022-02-08 10:32 | 24 |  |  |  |  | Y |  |  |  | Y | [5 empty] | 0 | 325.43 | [23 empty] | 0 | 0 | A |  |  | 4.041 | 30.216 | 52.404 | 0.146 | 12.968 | 1.734 | 1680.84 | 114 | 0 | 392 | 25 | 0 | 137 | 0 | 717 | 0 | 400 | 0 | 0 | 51 | 59
2022-02-08 | A69524 | 1 | 고탄소 | P-AE1055LSM |  | Al 탈산 | B | 5 | 37 | 51100 | 77.47 | B | B | B |  | 1 | 1 |  | 1520 | 1560 | 4200 |  |  | 4200 | 49.64 | 10 | 84610 | 1586 |  | Y | 38 | 24 | B68896번 잔강 3톤합탕 | [6 empty] | 김형철 | 2 |  |  | Y |  |  |  | 98.15 | 12-5 | 11.9 | 66.98 | A |  | 1586 | 3 | 0.17 | 1542 | 1.16 | 58 | 21 | 279 | 4:39 | 25 | 25 | 83 | 0 |  | 0 |  | 700 | N2 | 2022-02-08 11:40 | 2022-02-08 11:56 | 16 | 2022-02-08 11:38 | 18 |  |  |  |  | Y |  |  |  | Y | [5 empty] | 0 | 307.62 | [23 empty] | 0.01 | 0 | A |  |  | 5.197 | 28.296 | 53.858 | 0.222 | 10.363 | 1.903 | 1828.31 | 75 | 0 | 737 | 10 | 0 | 141 | 0 | 916 | 0 | 588 | 0 | 0 | 91 | 33
2022-02-08 | B68899 | 2 | 저탄소 | SCM415C2 |  | Al 탈산 | I | 18 | 65 | 51900 | 130.67 | B | B |  | B | 1 |  | 1 | 1560 | 1531 | 10900 |  |  | 10900 | 109.88 | 16 | 99200 | 1673 |  | INGOT | 67 | 48 | 전기 정전으로 인해 2연주 끊김 B68897 합탕 온도 낮아 9탭사용.. | [6 empty] | 임승우 | 0 | [6 empty] | 113.1 | 13-4 | 0 | 284.68 | A |  | 1666 | 1 | 0.25 | 1593 | 1.5 | 77 |  | 330 | 5:30 | 20 | 21 | 0 | 138 |  | 60.63 | 0 | 0 | N2 | 2022-02-08 12:40 |  | 26 | 2022-02-08 12:20 | [5 empty] | Y | [7 empty] | 12 | 3.6 | 0 | 19.3 | [16 empty] | 0.5 |  | 0.9 |  |  |  |  | 0.15 | 0.15 | A | [9 empty] | 265 | 1161 | 0 | 79 | 0 | 363 | 0 | 1357 | 0 | 303 | 0 | 0 | 157 | 25
2022-02-08 | A69525 | 1 | 고탄소 | P-AE1055LSM | TUNDISH교체전 | Al 탈산 | B | 32 | 38 | 53100 | 76.25 | B | B | B |  | 1 | 1 |  | 1520 | 1574 | 3900 |  |  | 3900 | 40.57 | 12 | 96134 | 1582 |  | Y | 36 | 22 | [7 empty] | 김형철 | 2 |  | Y |  |  |  |  | 102.75 | 12-9 | 0.03 | 61.54 | A |  | 1582 | 3 | 0.17 | 1545 | 0.95 | 61 | 25 | 257 | 4:17 | 25 | 25 | 84 | 0 |  | 0 |  | 700 | N2 | 2022-02-08 12:49 | 2022-02-08 12:58 | 8 | 2022-02-08 12:47 | 10 |  |  |  |  | Y |  |  |  | Y | [5 empty] | 0 | 304.28 | [23 empty] | 0.01 | 0 | A |  |  | 4.62 | 30.259 | 52.221 | 0.177 | 11.303 | 1.725 | 1680.84 | 95 | 0 | 935 | 33 | 0 | 209 | 0 | 498 | 0 | 400 | 0 | 0 | 0 | 76
2022-02-08 | A69526 | 1 | 고탄소 | SEAH-BQ2 | TUNDISH교체 | Al 탈산 | B | 16 | 51 | 51300 | 92.55 | B | B | C |  | 1 | 1 |  | 1520 | 1543 | 7300 |  |  | 7300 | 86.28 | 10 | 84610 | 1604 |  | Y | 45 | 41 | [7 empty] | 김형철 | 2 |  | Y |  |  |  |  | 106.75 | 13-1 | 0.02 | 286.63 | A |  | 1612 | 3 | 0.16 | 1567 | 0.96 | 82 | 31 | 254 | 4:14 | 30 | 30 | 85 | 0 |  | 0 |  | 600 | N2 | 2022-02-08 14:08 | 2022-02-08 14:31 | 25 | 2022-02-08 14:07 | 26 |  |  |  |  | Y |  |  |  | Y | [5 empty] | 0 | 337.3 | [19 empty] | 1.86 |  |  |  | 1.57 | 0 | B |  |  | 5.8 | 31.197 | 49.756 | 0.252 | 8.578 | 1.594 | 1405.19 | 74 | 9 | 991 | 41 | 0 | 120 | 0 | 492 | 0 | 1490 | 0 | 0 | 120 | 36 |  |  | 0 |  | 1
2022-02-08 | A69527 | 1 | 고탄소 | SEAH-BQ2 |  | Al 탈산 | B | 35 | 37 | 52900 | 83.95 | B | C | C |  | 1 | 1 |  | 1520 | 1561 | 5300 |  |  | 5300 | 52.2 | 12 | 101532 | 1595 | 742 | Y | 43 | 31 | [7 empty] | 김형철 | 2 |  | Y | [6 empty] | 0.72 | 174.52 | A |  | 1591 | 3 | 0.19 | 1547 | 1.07 | 62 | 25 | 264 | 4:24 | 30 | 30 | 86 | 0 |  | 0 |  | 600 | N2 | 2022-02-08 15:12 | 2022-02-08 15:37 | 25 | 2022-02-08 15:11 | 26 |  |  |  |  | Y |  |  |  | Y | [5 empty] | 0 | 273.55 | [23 empty] | 12.08 | 0 | A |  |  | 5.102 | 34.621 | 48.138 | 0.139 | 9.435 | 1.39 | 1399.47 | 33 | 0 | 913 | 42 | 0 | 202 | 0 | 351 | 0 | 1298 | 0 | 0 | 61 | 30
2022-02-08 | B68900 | 2 | 중탄소 | 28MN6 |  | Al 탈산 | B | 19 | 76 | 47800 | 109.02 | C | C |  | C | 1 |  | 1 | 1540 | 1587 | 7400 |  |  | 7400 | 79.26 | 12 | 93360 | 1655 |  | Y | 57 | 43 | B68897에 12 ton 따라주고 작업진행. | [14 empty] | 93.6 | 11-3 | 0 | 167.52 | A |  | 1646 | 1 | 0.29 | 1560 | 1.97 | 59 | 27 | 291 | 4:51 | 18 | 18 | 0 | 139 | 70 | 63.92 | 0 | 0 | N2 | 2022-02-08 16:41 | 2022-02-08 17:11 | 31 | 2022-02-08 16:25 | 46 | [12 empty] | 6 |  | 0 | 15.47 | [23 empty] | 0.42 | 0.42 | A | [9 empty] | 203 | 0 | 827 | 162 | 0 | 248 | 0 | 1597 | 0 | 458 | 0 | 0 | 151 | 95 |  |  | 4
2022-02-08 | A69528 | 1 | 고탄소 | SEAH-BQ2 |  | Al 탈산 | B | 5 | 38 | 51800 | 86.27 | C | C | C |  | 1 | 1 |  | 1520 | 1559 | 6200 |  |  | 6200 | 61.06 | 12 | 101532 | 1589 |  | Y | 43 | 36 | [7 empty] | 양성호 | 2 |  | Y |  |  |  |  | 112.2 | 13-9 | 1.48 | 79.65 | A |  | 1589 | 3 | 0.16 | 1551 | 0.88 | 66 | 26 | 258 | 4:18 | 30 | 30 | 87 | 0 |  | 0 |  | 600 | N2 | 2022-02-08 16:23 | 2022-02-08 16:43 | 20 | 2022-02-08 16:22 | 20 |  |  |  |  | Y |  |  |  | Y | [5 empty] | 0 | 298.01 | [23 empty] | 14 | 0 | A |  |  | 3.89 | 34.251 | 49.409 | 0.191 | 12.701 | 1.442 | 1427.75 | 76 | 0 | 974 | 48 | 0 | 203 | 0 | 445 | 0 | 1351 | 0 | 0 | 98 | 20
2022-02-08 | A69529 | 1 | 고탄소 | SEAH-BQ2 |  | Al 탈산 | B | 32 | 39 | 52700 | 82.92 | C | C | C |  | 1 | 1 |  | 1520 | 1570 | 5300 |  |  | 5300 | 52.2 | 12 | 101532 | 1606 |  | Y | 42 | 31 | [7 empty] | 양성호 | 2 | [8 empty] | 0.01 | 69.78 | A |  | 1601 | 3 | 0.19 | 1556 | 1.13 | 71 | 27 | 271 | 4:31 | 30 | 30 | 88 | 0 |  | 0 |  | 750 | N2 | 2022-02-08 17:20 | 2022-02-08 17:52 | 32 | 2022-02-08 17:19 | 33 |  |  |  |  | Y |  |  |  | Y | [5 empty] | 0 | 313.4 | [23 empty] | 17.66 | 0 | A |  |  | 4.187 | 32.692 | 46.916 | 0.177 | 11.205 | 1.435 | 1407.98 | 45 | 0 | 918 | 49 | 0 | 200 | 0 | 393 | 0 | 1192 | 0 | 0 | 97 | 10
2022-02-08 | A69530 | 1 | 고탄소 | SEAH-BQ2 |  | Al 탈산 | B | 16 | 52 | 51500 | 90.68 | C | C | C |  | 1 | 1 |  | 1520 | 1544 | 6200 |  |  | 6200 | 61.06 | 12 | 101532 | 1597 | 357 | Y | 47 | 34 | [7 empty] | 양성호 | 2 |  | Y |  |  |  |  | 111.9 | 13-6 | 4.95 | 26.92 | A |  | 1597 | 3 | 0.16 | 1553 | 1 | 68 | 29 | 245 | 4:05 | 30 | 30 | 89 | 0 |  | 0 |  | 650 | N2 | 2022-02-08 18:38 | 2022-02-08 19:01 | 22 | 2022-02-08 18:38 | 23 |  |  |  |  | Y |  |  |  | Y | [5 empty] | 0 | 310.73 | [23 empty] | 20.23 | 0 | A |  |  | 4.467 | 34.364 | 48.411 | 0.137 | 10.837 | 1.408 | 1378.66 | 33 | 0 | 900 | 40 | 0 | 189 | 0 | 546 | 0 | 1396 | 0 | 0 | 173 | 9
2022-02-08 | B68901 | 2 | 중탄소 | AE1038M2 | 잔강최소화 | Al 탈산 | B | 36 | 75 | 48350 | 114.22 | C | C |  | C | 1 |  | 1 | 1540 | 1560 | 5800 |  |  | 5800 | 61.34 | 12 | 94560 | 1637 |  | Y | 38 | 31 | [15 empty] | 109.15 | 12-8 | 0 | 116.52 | A |  | 1624 | 1 | 0.25 | 1569 | 1.28 | 72 | 19 | 306 | 5:06 | 15 | 16 | 0 | 140 | 15 | 37.27 | 0 | 0 | N2 | 2022-02-08 19:17 | 2022-02-08 19:26 | 10 | 2022-02-08 18:44 | 43 | [14 empty] | 0 | 10.38 | [23 empty] | 0.01 | 0.01 | A | [9 empty] | 0 | 0 | 867 | 32 | 0 | 192 | 0 | 550 | 0 | 202 | 0 | 0 | 57 | 122
2022-02-08 | A69531 | 1 | 고탄소 | SEAH-BQ2 |  | Al 탈산 | B | 35 | 38 | 52300 | 87.23 | C | C | C |  | 1 | 1 |  | 1520 | 1574 | 4900 |  |  | 4900 | 41.37 | 14 | 118454 | 1605 |  | Y | 47 | 27 | [7 empty] | 양성호 | 2 | [8 empty] | 20.13 | 44.15 | A |  | 1597 | 3 | 0.2 | 1550 | 1.18 | 65 | 29 | 267 | 4:27 | 30 | 30 | 90 | 0 |  | 0 |  | 650 | N2 | 2022-02-08 19:42 | 2022-02-08 20:09 | 27 | 2022-02-08 19:41 | 28 |  |  |  |  | Y |  |  |  | Y | [5 empty] | 0 | 297.3 | [23 empty] | 24.63 | 0 | A |  |  | 4.692 | 34.196 | 47.849 | 0.301 | 10.197 | 1.399 | 1378.66 | 96 | 0 | 938 | 49 | 0 | 205 | 0 | 392 | 0 | 1152 | 0 | 0 | 172 | 23
2022-02-08 | B68902 | 2 | 중탄소 | AE1038M2 |  | Al 탈산 | B | 6 | 75 | 48200 | 83.38 | C | C |  | C | 1 |  | 1 | 1540 | 1515 | 7100 |  |  | 7100 | 75.96 | 12 | 93471 | 1624 |  | Y | 41 | 36 | [17 empty] | 0 | 229.13 | A |  | 1621 | 1 | 0.28 | 1572 | 1.4 | 75 | 32 | 308 | 5:08 | 15 | 15 | 0 | 141 |  | 35.2 | 0 | 0 | N2 | 2022-02-08 20:07 | 2022-02-08 20:42 | 35 | 2022-02-08 20:00 | 42 | [12 empty] | 1 |  | 0 | 8.88 | [23 empty] | 0 | 0 | A | [9 empty] | 0 | 0 | 853 | 40 | 0 | 160 | 0 | 554 | 0 | 200 | 0 | 0 | 0 | 47
2022-02-08 | A69532 | 1 | 고탄소 | SEAH-BQ2 |  | Al 탈산 | B | 5 | 39 | 51900 | 84.45 | C | C | C |  | 1 | 1 |  | 1520 | 1553 | 5800 |  |  | 5800 | 57.12 | 12 | 101532 | 1591 |  | Y | 41 | 34 | [7 empty] | 양성호 | 2 | [8 empty] | 17.29 | 212.59 | A |  | 1591 | 3 | 0.15 | 1549 | 1 | 64 | 27 | 251 | 4:11 | 30 | 30 | 91 | 0 |  | 0 |  | 600 | N2 | 2022-02-08 21:03 | 2022-02-08 21:21 | 18 | 2022-02-08 21:02 | 19 |  |  |  |  | Y |  |  |  | Y | [5 empty] | 0 | 290.72 | [23 empty] | 26.67 | 0 | A |  |  | 4.993 | 32.924 | 48.221 | 0.194 | 9.657 | 1.464 | 1391.47 | 43 | 0 | 919 | 60 | 0 | 190 | 0 | 496 | 0 | 1393 | 0 | 0 | 244 | 20
2022-02-08 | B68903 | 2 | 중탄소 | AE1038M2 | 잔강최소화전 | Al 탈산 | B | 19 | 77 | 48150 | 100.5 | C | C |  | C | 1 |  | 1 | 1540 | 1537 | 6400 |  |  | 6400 | 68.59 | 12 | 93302 | 1624 |  | Y | 37 | 32 | [15 empty] | 101.35 | 11-10 | 0.06 | 94.53 | A |  | 1620 | 1 | 0.3 | 1569 | 1.34 | 72 | 30 | 289 | 4:49 | 15 | 16 | 0 | 142 |  | 64.93 | 0 | 0 | N2 | 2022-02-08 21:42 | 2022-02-08 21:48 | 7 | 2022-02-08 21:16 | 33 | [14 empty] | 0 | 14.84 | [23 empty] | 0 | 0 | A | [9 empty] | 0 | 0 | 829 | 34 | 0 | 162 | 0 | 555 | 0 | 402 | 0 | 0 | 67 | 53
2022-02-08 | A69533 | 1 | 고탄소 | SEAH-BQ2 |  | Al 탈산 | B | 32 | 40 | 53000 | 80.65 | C | C | D |  | 1 | 1 |  | 1520 | 1562 | 4400 |  |  | 4400 | 43.34 | 12 | 101532 | 1603 |  | Y | 42 | 29 | [7 empty] | 양성호 | 2 | [8 empty] | 2.82 | 77.86 | A |  | 1603 | 3 | 0.16 | 1556 | 1.27 | 71 | 32 | 248 | 4:08 | 30 | 30 | 92 | 0 |  | 0 |  | 600 | N2 | 2022-02-08 22:05 | 2022-02-08 22:30 | 25 | 2022-02-08 22:03 | 27 | [14 empty] | 0 | 244.91 | [23 empty] | 0.03 | 0 | A |  |  | 4.522 | 34.181 | 47.906 | 0.128 | 10.593 | 1.401 | 1378.66 | 91 | 0 | 817 | 9 | 0 | 157 | 0 | 297 | 0 | 1193 | 0 | 0 | 98 | 0
2022-02-08 | B68904 | 2 | 중탄소 | SM45CB | 잔강최소화 | Si 탈산 | B | 18 | 67 | 50000 | 82.13 | C | C |  | D | 1 |  | 1 | 1540 | 1546 | 6600 |  |  | 6600 | 69.86 | 12 | 94470 | 1615 |  | Y | 41 | 37 | [13 empty] | Y |  | 96 | 11-7 | 16.33 | 104.87 | A |  | 1614 | 1 | 0.31 | 1564 | 1.47 | 71 | 19 | 238 | 3:58 | 14 | 15 | 0 | 143 |  | 106.54 | 0 | 0 | N2 | 2022-02-08 22:28 | 2022-02-08 23:04 | 36 | 2022-02-08 22:20 | 44 |  |  |  |  | N | [8 empty] | 4.5 | 0 | 20.22 | [23 empty] | 0 | 0 | A | [9 empty] | 0 | 0 | 237 | 10 | 0 | 177 | 0 | 650 | 0 | 203 | 0 | 0 | 53 | 42
2022-02-08 | A69534 | 1 | 고탄소 | AE1055LS |  | Al 탈산 | B | 16 | 53 | 51400 | 73.68 | C | D | D |  | 1 | 1 |  | 1520 | 1578 | 3800 |  |  | 3800 | 37.43 | 12 | 101520 | 1598 |  | Y | 40 | 22 | [7 empty] | 양성호 | 2 | [6 empty] | 104.7 | 12-8 | 0.77 | 165.3 | A |  | 1598 | 3 | 0.17 | 1551 | 1.38 | 67 | 31 | 252 | 4:12 | 25 | 25 | 93 | 0 |  | 0 |  | 600 | N2 | 2022-02-08 23:00 | 2022-02-08 23:36 | 36 | 2022-02-08 22:59 | 36 |  |  |  |  | Y |  |  |  | Y | [5 empty] | 0 | 238.22 | [23 empty] | 2.66 | 0 | A | [9 empty] | 52 | 0 | 871 | 14 | 0 | 181 | 0 | 758 | 0 | 299 | 0 | 0 | 0 | 58
2022-02-08 | B68905 | 2 | 중탄소 | SM45CB |  | Si 탈산 | B | 36 | 76 | 48100 | 84.33 | D | D |  | D | 1 |  | 1 | 1540 | 1527 | 6400 |  |  | 6400 | 68.02 | 12 | 94084 | 1603 |  | Y | 40 | 37 | [7 empty] | 김규완 | 2 |  |  |  |  | Y |  | 98.5 | 11-8 | 0 | 97.11 | A |  | 1602 | 1 | 0.34 | 1554 | 1.23 | 61 | 27 | 219 | 3:39 | 14 | 15 | 0 | 144 |  | 192.79 | 0 | 0 | N2 | 2022-02-08 23:36 | 2022-02-09 00:03 | 27 | 2022-02-08 23:30 | 33 |  |  |  |  | N | [8 empty] | 5 | 0 | 33.79 | [23 empty] | 0 | 0 | A | [9 empty] | 0 | 0 | 194 | 21 | 0 | 154 | 0 | 700 | 0 | 203 | 0 | 0 | 0 | 38
2022-02-08 | A69535 | 1 | 고탄소 | AE1055LS |  | Al 탈산 | B | 35 | 39 | 52300 | 81.82 | D | D | D |  | 1 | 1 |  | 1520 | 1590 | 3700 |  |  | 3700 | 36.45 | 12 | 101520 | 1599 |  | Y | 40 | 21 | [7 empty] | 김덕진 | 2 |  |  | Y | [5 empty] | 0.18 | 144.7 | A |  | 1599 | 3 | 0.17 | 1545 | 1.38 | 61 | 28 | 299 | 4:59 | 25 | 25 | 94 | 0 |  | 0 |  | 600 | N2 | 2022-02-09 00:09 | 2022-02-09 00:36 | 27 | 2022-02-09 00:07 | 29 |  |  |  |  | Y |  |  |  | Y | [5 empty] | 0 | 275.31 | [23 empty] | 7.11 | 0 | A | [9 empty] | 68 | 0 | 886 | 13 | 0 | 169 | 0 | 773 | 0 | 495 | 0 | 0 | 55 | 25
2022-02-08 | B68906 | 2 | 중탄소 | SM45CB |  | Si 탈산 | B | 6 | 76 | 47700 | 73.37 | D | D |  | D | 1 |  | 1 | 1540 | 1532 | 5700 |  |  | 5700 | 37.78 | 18 | 150888 | 1601 |  | Y | 36 | 34 | [7 empty] | 김규완 | 2 |  |  |  |  | Y |  | 97.9 | 11-7 | 0 | 54.25 | A |  | 1598 | 1 | 0.33 | 1549 | 1.53 | 56 | 22 | 231 | 3:51 | 14 | 15 | 0 | 145 |  | 143.53 | 0 | 0 | N2 | 2022-02-09 00:35 | 2022-02-09 01:04 | 29 | 2022-02-09 00:29 | 35 |  |  |  |  | N | [8 empty] | 5 | 0 | 25.44 | [23 empty] | 0 | 0 | A | [9 empty] | 0 | 0 | 171 | 0 | 0 | 38 | 0 | 701 | 0 | 204 | 0 | 0 | 0 | 75
2022-02-08 | A69536 | 1 | 고탄소 | AE1055LS |  | Al 탈산 | B | 5 | 40 | 51700 | 90.17 | D | D | D |  | 1 | 1 |  | 1520 | 1558 | 4200 |  |  | 4200 | 49.65 | 10 | 84600 | 1596 |  | Y | 41 | 20 | [7 empty] | 김덕진 | 2 |  |  | Y |  |  |  | 94.5 | 11-10 | 0.01 | 124.42 | A |  | 1596 | 3 | 0.17 | 1543 | 1.06 | 59 | 29 | 279 | 4:39 | 25 | 25 | 95 | 0 |  | 0 |  | 600 | N2 | 2022-02-09 01:19 | 2022-02-09 01:37 | 19 | 2022-02-09 01:17 | 20 |  |  |  |  | Y |  |  |  | Y | [5 empty] | 0 | 375.14 | [23 empty] | 7.6 | 0.99 | A | [9 empty] | 0 | 0 | 744 | 13 | 0 | 152 | 0 | 771 | 0 | 451 | 0 | 0 | 74 | 28
2022-02-08 | B68907 | 2 | 중탄소 | SM45C |  | Si 탈산 | B | 19 | 78 | 48200 | 84.38 | D | D |  | D | 1 |  | 1 | 1540 | 1533 | 6400 |  |  | 6400 | 162.4 | 5 | 39410 | 1612 |  | Y | 42 | 38 | [7 empty] | 김규완 | 2 |  |  |  |  | Y |  | 98.3 | 11-7 | 0 | 82.26 | A |  | 1604 | 1 | 0.32 | 1551 | 1.38 | 58 | 26 | 230 | 3:50 | 15 | 17 | 0 | 146 |  | 159.9 | 0 | 0 | N2 | 2022-02-09 01:51 | 2022-02-09 02:08 | 18 | 2022-02-09 01:42 | 27 |  |  |  |  | N | [8 empty] | 5 | 0 | 33.45 | [23 empty] | 0.18 | 0.18 | A | [9 empty] | 0 | 0 | 132 | 15 | 0 | 40 | 0 | 701 | 0 | 202 | 0 | 0 | 50 | 45
2022-02-08 | A69537 | 1 | 고탄소 | AE1055LS |  | Al 탈산 | B | 32 | 41 | 53300 | 74.53 | D | D | D |  | 1 | 1 |  | 1520 | 1568 | 4000 |  |  | 4000 | 39.4 | 12 | 101520 | 1594 |  | Y | 40 | 21 | [7 empty] | 김덕진 | 2 |  |  | Y |  | N |  | 103.05 | 12-9 | 0.02 | 120.3 | A |  | 1594 | 3 | 0.17 | 1555 | 1.08 | 71 | 34 | 324 | 5:24 | 25 | 25 | 96 | 0 |  | 0 |  | 600 | N2 | 2022-02-09 02:06 | 2022-02-09 02:31 | 25 | 2022-02-09 02:06 | 25 |  |  |  |  | Y |  |  |  | Y | [5 empty] | 0 | 20.28 | [23 empty] | 7.6 | 1.84 | A | [9 empty] | 0 | 0 | 821 | 0 | 0 | 159 | 0 | 744 | 0 | 545 | 0 | 0 | 98 | 16
2022-02-08 | B68908 | 2 | 중탄소 | SM45C |  | Si 탈산 | B | 18 | 68 | 48950 | 79.22 | D | D |  | D | 1 |  | 1 | 1540 | 1531 | 5600 |  |  | 5600 | 59.88 | 11 | 93514 | 1594 |  | Y | 36 | 33 | [7 empty] | 김규완 | 2 |  |  |  |  | Y |  | 101.35 | 12-2 | 0 | 59.55 | A |  | 1601 | 1 | 0.32 | 1543 | 1.49 | 50 | 19 | 225 | 3:45 | 15 | 17 | 0 | 147 |  | 159.5 | 0 | 0 | N2 | 2022-02-09 02:48 | 2022-02-09 03:15 | 27 | 2022-02-09 02:40 | 35 |  |  |  |  | N | [7 empty] | 2 | 5 | 0 | 31.71 | [23 empty] | 0.2 | 0.2 | A | [9 empty] | 0 | 0 | 111 | 15 | 0 | 45 | 0 | 701 | 0 | 203 | 0 | 0 | 0 | 43
2022-02-08 | A69538 | 1 | 고탄소 | AE1055LS |  | Al 탈산 | B | 16 | 54 | 51300 | 72.22 | D | D | D |  | 1 | 1 |  | 1520 | 1571 | 3900 |  |  | 3900 | 38.42 | 12 | 101520 | 1592 |  | Y | 41 | 23 | [7 empty] | 차승주 | 2 |  |  | Y |  | N |  | 100.85 | 12-4 | 0 | 177.46 | A |  | 1592 | 3 | 0.16 | 1556 | 1.06 | 72 | 34 | 266 | 4:26 | 25 | 25 | 97 | 0 |  | 0 |  | 600 | N2 | 2022-02-09 03:02 | 2022-02-09 03:30 | 28 | 2022-02-09 03:01 | 28 |  |  |  |  | Y |  |  |  | Y | [5 empty] | 0 | 230.27 | [23 empty] | 7.6 | 2.89 | A | [9 empty] | 0 | 0 | 759 | 30 | 0 | 149 | 0 | 1006 | 0 | 595 | 0 | 0 | 106 | 29
2022-02-08 | B68909 | 2 | 중탄소 | SM45C |  | Si 탈산 | B | 36 | 77 | 48350 | 78.88 | D | D |  | D | 1 |  | 1 | 1540 | 1558 | 5400 |  |  | 5400 | 58.69 | 11 | 92005 | 1601 |  | Y | 37 | 31 | [7 empty] | 김규완 | 2 |  |  |  |  | Y |  | 103.05 | 12-2 | 0 | 97.73 | A |  | 1602 | 1 | 0.32 | 1552 | 1.28 | 59 | 25 | 219 | 3:39 | 15 | 16 | 0 | 148 |  | 149.2 | 0 | 0 | N2 | 2022-02-09 03:54 | 2022-02-09 04:20 | 26 | 2022-02-09 03:44 | 36 |  |  |  |  | N | [7 empty] | 4 | 5 | 0 | 28.19 | [23 empty] | 0.54 | 0.54 | A | [9 empty] | 0 | 0 | 137 | 20 | 0 | 41 | 0 | 698 | 0 | 204 | 0 | 0 | 49 | 19
2022-02-08 | A69539 | 1 | 고탄소 | AE1055LS |  | Al 탈산 | B | 35 | 40 | 52400 | 71.15 | D | D | D |  | 1 | 1 |  | 1520 | 1597 | 2900 |  |  | 2900 | 34.28 | 10 | 84600 | 1589 |  | Y | 41 | 17 | [7 empty] | 김덕진 | 2 |  | Y |  |  | N |  |  |  | 0.02 | 33.88 | A |  | 1589 | 3 | 0.16 | 1554 | 1.09 | 70 | 32 | 252 | 4:12 | 25 | 26 | 98 | 0 |  | 0 |  | 600 | N2 | 2022-02-09 03:58 | 2022-02-09 04:28 | 30 | 2022-02-09 03:58 | 30 |  |  |  |  | Y |  |  |  | Y | [5 empty] | 0 | 213.36 | [23 empty] | 7.6 | 4 | A | [9 empty] | 32 | 0 | 812 | 15 | 0 | 178 | 0 | 552 | 0 | 454 | 0 | 0 | 0 | 27
2022-02-08 | B68910 | 2 | 중탄소 | SM45C | TUNDISH교체전 | Si 탈산 | B | 6 | 77 | 47900 | 82.62 | D | D |  | D | 1 |  | 1 | 1540 | 1529 | 6200 |  |  | 6200 | 62.94 | 13 | 98511 | 1614 | 333 | Y | 38 | 34 | [7 empty] | 김규완 | 2 |  |  |  |  | Y |  | 101.4 | 11-10 | 0 | 133.46 | A |  | 1606 | 1 | 0.33 | 1552 | 1.35 | 59 | 25 | 260 | 4:20 | 15 | 16 | 0 | 149 |  | 110.12 | 0 | 0 | N2 | 2022-02-09 04:58 | 2022-02-09 05:24 | 25 | 2022-02-09 04:46 | 37 |  |  |  |  | N | [7 empty] | 3 | 5 | 0 | 21.79 | [23 empty] | 0.19 | 0.19 | A | [9 empty] | 0 | 0 | 182 | 0 | 0 | 43 | 0 | 798 | 0 | 202 | 0 | 0 | 49 | 38
2022-02-08 | A69540 | 1 | 고탄소 | AE1055LS |  | Al 탈산 | B | 5 | 41 | 51500 | 79.38 | D | D | D |  | 1 | 1 |  | 1520 | 1604 | 3100 |  |  | 3100 | 36.64 | 10 | 84600 | 1595 |  | Y | 40 | 25 | [7 empty] | 차승주 | 2 |  |  | Y |  |  |  | 99.55 | 12-5 | 0.01 | 159.74 | A |  | 1595 | 3 | 0.17 | 1546 | 1.23 | 62 | 31 | 262 | 4:22 | 25 | 25 | 99 | 0 |  | 0 |  | 600 | N2 | 2022-02-09 05:08 | 2022-02-09 05:25 | 18 | 2022-02-09 05:07 | 19 |  |  |  |  | Y |  |  |  | Y | [5 empty] | 0 | 286.98 | [23 empty] | 7.6 | 5.4 | A | [9 empty] | 20 | 0 | 718 | 13 | 0 | 147 | 0 | 772 | 0 | 494 | 0 | 0 | 115 | 11
2022-02-08 | B68911 | 2 | 중탄소 | SCM440 | TUNDISH교체 | Al 탈산 | B | 19 | 79 | 48450 | 95.33 | D | D |  | B | 1 |  | 1 | 1540 | 1531 | 8500 |  |  | 8500 | 85.58 | 13 | 99327 | 1662 |  | Y | 44 | 39 | [7 empty] | 김규완 | 2 |  |  |  |  | N |  | 96.95 | 11-6 | 0 | 221.71 | A |  | 1665 | 1 | 0.3 | 1584 | 1.75 | 88 | 39 | 276 | 4:36 | 15 | 23 | 0 | 150 |  | 85.74 | 0 | 0 | N2 | 2022-02-09 06:15 | 2022-02-09 06:51 | 36 | 2022-02-09 06:03 | 48 |  |  |  |  | N | [7 empty] | 6 | 5.5 | 0 | 25.4 | [19 empty] | 1.66 |  |  |  | 0.28 | 0.28 | A | [9 empty] | 1061 | 0 | 208 | 32 | 0 | 41 | 0 | 896 | 0 | 204 | 0 | 0 | 150 | 25 |  |  | 6 |  | 1
2022-02-08 | A69541 | 1 | 고탄소 | AE1055LS | 연주종료 | Al 탈산 | B | 32 | 42 | 53000 | 77.53 | D | D | B |  | 1 | 1 |  | 1520 | 1580 | 3800 |  |  | 3800 | 41.54 | 12 | 91472 | 1587 |  | Y | 41 | 22 | [7 empty] | 김덕진 | 2 |  | Y |  |  |  |  | 101.45 | 12-7 | 0.43 | 120.05 | A |  | 1587 | 3 | 0.16 | 1552 | 0.95 | 68 | 36 | 261 | 4:21 | 25 | 25 | 100 | 0 |  | 0 |  | 600 | N2 | 2022-02-09 06:06 | 2022-02-09 06:23 | 17 | 2022-02-09 06:04 | 19 |  |  |  |  | Y |  |  |  | Y | [5 empty] | 0 | 259.42 | [23 empty] | 0 | 0 | A | [9 empty] | 55 | 0 | 793 | 14 | 0 | 170 | 0 | 592 | 0 | 492 | 0 | 0 | 97 | 38
2022-02-08 | A69542 | 1 | 중탄소 | SCM440 |  | Al 탈산 | B | 16 | 55 | 50700 | 84.37 | D | B | B |  | 1 | 1 |  | 1530 | 1550 | 5100 |  |  | 5100 | 52.54 | 14 | 97069 | 1612 |  | Y | 38 | 27 | [7 empty] | 김형철 | 2 |  | Y |  |  |  |  | 97.65 | 12-1 | 0 | 192.53 | A |  | 1600 | 3 | 0.17 | 1567 | 0.73 | 71 | 36 | 260 | 4:20 | 15 | 15 | 101 | 0 |  | 0 |  | 700 | N2 | 2022-02-09 07:16 | 2022-02-09 07:56 | 40 | 2022-02-09 07:14 | 42 |  |  |  |  | N |  |  |  | Y | [5 empty] | 0 | 360.78 | [20 empty] | 0.61 |  |  | 25.9 | 0 | A | [9 empty] | 1119 | 0 | 0 | 0 | 0 | 139 | 0 | 496 | 0 | 396 | 0 | 0 | 0 | 21 |  |  | 6
2022-02-09 | A69543 | 1 | 중탄소 | SCM440 |  | Al 탈산 | B | 35 | 41 | 52800 | 67.07 | B | B | B |  | 1 | 1 |  | 1530 | 1568 | 4900 |  |  | 4900 | 49.75 | 14 | 98490 | 1604 |  | Y | 37 | 23 | [7 empty] | 김형철 | 2 |  | Y | [6 empty] | 0 | 169.94 | A |  | 1596 | 3 | 0.18 | 1562 | 1.17 | 66 | 30 | 252 | 4:12 | 15 | 15 | 102 | 0 |  | 0 |  | 700 | N2 | 2022-02-09 08:42 | 2022-02-09 09:00 | 18 | 2022-02-09 08:40 | 20 |  |  |  |  | N |  |  |  | Y | [5 empty] | 0 | 235.25 | [20 empty] | 0.63 |  |  | 18.19 | 0 | B | [9 empty] | 1296 | 0 | 0 | 0 | 0 | 160 | 0 | 300 | 0 | 0 | 0 | 0 | 75 | 30 |  |  | 6
2022-02-09 | B68912 | 2 | 중탄소 | SCM440 |  | Al 탈산 | B | 5 | 42 | 51300 | 76.73 | B | B | B |  | 1 | 1 |  | 1540 | 1532 | 6900 |  |  | 6900 | 70.96 | 12 | 97240 | 1611 |  | Y | 43 | 38 |  |  | A69541 | 07 |  |  |  | 임승우 | 2 |  | Y |  |  |  |  | 103.95 | 12-10 | 0 | 197.5 | A |  | 1600 | 3 | 0.18 | 1566 | 1.17 | 70 | 25 | 235 | 3:55 | 15 | 15 | 103 | 0 |  | 0 |  | 700 | N2 | 2022-02-09 09:17 | 2022-02-09 10:08 | 51 | 2022-02-09 09:14 | 54 |  |  |  |  | N |  |  |  | Y | [5 empty] | 0 | 233.87 | [20 empty] | 0.53 |  |  | 68.88 | 0 | A | [9 empty] | 1301 | 0 | 0 | 9 | 0 | 187 | 0 | 849 | 0 | 155 | 0 | 0 | 39 | 9 |  |  | 6
2022-02-09 | B68913 | 2 | 중탄소 | SCM440 |  | Al 탈산 | B | 32 | 43 | 52800 | 96.28 | B | B | B |  | 1 | 1 |  | 1540 | 1525 | 7100 |  |  | 7100 | 73.74 | 13 | 96280 | 1609 |  | Y | 47 | 38 | [7 empty] | 임승우 | 2 | [6 empty] | 101.1 | 12-7 | 0 | 194.34 | A |  | 1603 | 3 | 0.18 | 1562 | 0.85 | 66 | 23 | 255 | 4:15 | 15 | 15 | 104 | 0 |  | 0 |  | 700 | N2 | 2022-02-09 10:37 | 2022-02-09 11:17 | 40 | 2022-02-09 10:35 | 42 |  |  |  |  | N |  |  |  | Y | [5 empty] | 0 | 413.78 | [20 empty] | 0.49 |  |  | 0.01 | 0 | A | [9 empty] | 1208 | 13 | 0 | 0 | 0 | 192 | 0 | 898 | 0 | 155 | 0 | 0 | 52 | 0 |  |  | 6
2022-02-09 | B68914 | 2 | 중탄소 | SCM440 | 잔강최소화전 | Al 탈산 | B | 16 | 56 | 51400 | 101.17 | B | B | B |  | 1 | 1 |  | 1540 | 1562 | 6100 |  |  | 6100 | 69.88 | 13 | 87297 | 1607 |  | Y | 63 | 55 | [7 empty] | 임승우 | 2 | [6 empty] | 103.35 | 12-6 | 0 | 156.95 | A |  | 1607 | 3 | 0.17 | 1567 | 1.08 | 71 | 33 | 260 | 4:20 | 15 | 15 | 105 | 0 |  | 0 |  | 700 | N2 | 2022-02-09 11:47 | 2022-02-09 12:21 | 34 | 2022-02-09 11:45 | 36 |  |  |  |  | N |  |  |  | Y | [5 empty] | 0 | 312.17 | [20 empty] | 0.49 |  |  | 0.01 | 0 | A | [9 empty] | 1152 | 20 | 0 | 0 | 0 | 247 | 0 | 946 | 0 | 154 | 0 | 0 | 78 | 27
2022-02-09 | B68915 | 2 | 중탄소 | SCM435HF | 잔강최소화 | Al 탈산 | B | 35 | 42 | 52900 | 80.93 | B | B | B |  | 1 | 1 |  | 1540 | 1547 | 6500 |  |  | 6500 | 70.51 | 12 | 92190 | 1636 | 263 | Y | 44 | 33 | [7 empty] | 임승우 | 2 | [8 empty] | 0 | 242.75 | A |  | 1626 | 3 | 0.18 | 1579 | 1.31 | 82 | 25 | 252 | 4:12 | 18 | 19 | 106 | 0 |  | 0 |  | 700 | N2 | 2022-02-09 12:54 | 2022-02-09 13:44 | 51 | 2022-02-09 12:52 | 53 | [14 empty] | 0 | 238.71 | [23 empty] | 0.02 | 0 | B | [9 empty] | 1398 | 0 | 0 | 0 | 0 | 259 | 0 | 1001 | 0 | 156 | 0 | 0 | 53 | 23 |  |  | 6
2022-02-09 | B68916 | 2 | 중탄소 | SCM435HF |  | Al 탈산 | B | 5 | 43 | 52100 | 103.43 | B | B |  | C | 1 |  | 1 | 1540 | 1566 | 6700 |  |  | 6700 | 72.38 | 11 | 92561 | 1645 |  | Y | 46 | 36 | [7 empty] | 임승우 | 2 | [6 empty] | 102.75 | 12-8 | 0 | 189.11 | A |  | 1627 | 1 | 0.35 | 1558 | 1.36 | 61 | 29 | 468 | 7:48 | 18 | 19 | 0 | 1 |  | 129.84 | 0 | 0 | N2 | 2022-02-09 14:17 | 2022-02-09 14:43 | 25 | 2022-02-09 14:04 | 39 | [14 empty] | 0 | 45.15 | [23 empty] | 0.7 | 0.7 | A | [9 empty] | 1406 | 0 | 0 | 32 | 0 | 254 | 0 | 747 | 0 | 154 | 0 | 0 | 0 | 21
2022-02-09 | B68917 | 2 | 중탄소 | SCM435HF |  | Al 탈산 | B | 36 | 78 | 47900 | 115.27 | B | C |  | C | 1 |  | 1 | 1540 | 1551 | 8300 |  |  | 8300 | 86.5 | 12 | 95956 | 1649 |  | Y | 55 | 47 | [7 empty] | 임승우 | 2 | [6 empty] | 95.7 | 11-5 | 0 | 299.95 | A |  | 1643 | 1 | 0.35 | 1564 | 1.38 | 67 | 33 | 409 | 6:49 | 18 | 19 | 0 | 2 |  | 146.46 | 0 | 0 | N2 | 2022-02-09 15:34 | 2022-02-09 15:49 | 16 | 2022-02-09 15:20 | 29 | [14 empty] | 0 | 37.72 | [23 empty] | 0.93 | 0.93 | A | [9 empty] | 1409 | 40 | 150 | 72 | 0 | 425 | 0 | 1500 | 0 | 769 | 0 | 0 | 53 | 5 |  |  | 4
2022-02-09 | B68918 | 2 | 중탄소 | SCM435HF | TUNDISH교체전 | Al 탈산 | B | 18 | 69 | 49900 | 109.42 | C | C |  | C | 1 |  | 1 | 1540 | 1551 | 9200 |  |  | 9200 | 93.39 | 12 | 98515 | 1643 |  | Y | 49 | 44 | [7 empty] | 추창도 | 2 |  |  |  |  | Y |  | 106.7 | 12-7 | 0 | 221.05 | A |  | 1648 | 1 | 0.34 | 1568 | 1.45 | 71 | 36 | 401 | 6:41 | 16 | 20 | 0 | 3 |  | 281.89 | 0 | 0 | N2 | 2022-02-09 16:43 | 2022-02-09 16:54 | 12 | 2022-02-09 16:26 | 28 | [12 empty] | 8 |  | 0 | 68.32 | [23 empty] | 0.65 | 0.65 | A | [9 empty] | 1591 | 0 | 307 | 41 | 0 | 280 | 0 | 854 | 0 | 253 | 0 | 0 | 52 | 22
2022-02-09 | B68919 | 2 | 중탄소 | SM35CH | TUNDISH교체 | Si 탈산 | B | 19 | 80 | 47500 | 109.87 | C | C |  | C | 1 |  | 1 | 1540 | 1540 | 9300 |  |  | 9300 | 99.92 | 11 | 93071 | 1656 |  | Y | 54 | 46 | [7 empty] | 추창도 | 2 |  |  |  |  | Y |  |  |  | 0 | 226.98 | A |  | 1678 | 1 | 0.34 | 1588 | 1.7 | 87 | 37 | 403 | 6:43 | 16 | 23 | 0 | 4 |  | 298.22 | 0 | 0 | N2 | 2022-02-09 17:53 | 2022-02-09 18:26 | 33 | 2022-02-09 17:41 | 45 | [12 empty] | 5 |  | 0 | 79.81 | [23 empty] | 0.36 | 0.36 | A | [9 empty] | 0 | 0 | 123 | 51 | 0 | 0 | 0 | 501 | 0 | 202 | 0 | 0 | 134 | 34 |  |  | 9 |  | 1
2022-02-09 | B68920 | 2 | 중탄소 | SM35CH |  | Si 탈산 | B | 6 | 78 | 47950 | 95.88 | C | C |  | C | 1 |  | 1 | 1540 | 1521 | 9200 |  |  | 9200 | 98.85 | 11 | 93071 | 1646 | 355 | Y | 50 | 45 | [15 empty] | 96.35 | 11-5 | 0 | 253.93 | A |  | 1636 | 1 | 0.22 | 1560 | 1.89 | 59 | 16 | 273 | 4:33 | 16 | 16 | 0 | 5 |  | 47.98 | 0 | 0 | N2 | 2022-02-09 19:04 | 2022-02-09 19:40 | 36 | 2022-02-09 18:54 | 46 | [12 empty] | 2 |  | 0 | 12.3 | [23 empty] | 0.32 | 0.32 | A | [9 empty] | 50 | 0 | 0 | 11 | 0 | 0 | 0 | 652 | 0 | 361 | 0 | 0 | 146 | 45 |  |  | 4
2022-02-09 | B68921 | 2 | 중탄소 | SM35CH | 연주종료 | Si 탈산 | B | 36 | 79 | 47650 | 94.73 | C | C |  | C | 1 |  | 1 | 1540 | 1517 | 7700 |  |  | 7700 | 86.84 | 12 | 88664 | 1641 |  | Y | 51 | 39 | [15 empty] | 96.55 | 11-5 | 0 | 211.42 | A |  | 1632 | 1 | 0.28 | 1568 | 1.74 | 67 | 26 | 291 | 4:51 | 16 | 17 | 0 | 6 |  | 35.39 | 0 | 0 | N2 | 2022-02-09 20:12 | 2022-02-09 20:41 | 29 | 2022-02-09 20:03 | 38 | [12 empty] | 2 |  | 0 | 9.29 | [23 empty] | 0.19 | 0.19 | A | [9 empty] | 0 | 0 | 204 | 40 | 0 | 0 | 0 | 504 | 0 | 361 | 0 | 0 | 141 | 36 |  |  | 4
2022-02-09 | B68922 | 2 | 중탄소 | AE15B35C | 연주시작 | Si 탈산 | B | 36 | 80 | 47200 | 115.52 | A | A |  | A | 1 |  | 1 | 1540 | 1563 | 9900 |  |  | 9900 | 100.14 | 13 | 98860 | 1686 |  | Y | 62 | 58 | [7 empty] | 임현진 | 2 |  |  |  |  | Y |  | 99.3 | 11-8 | 235.77 | 0 | A |  | 1663 | 1 | 0.38 | 1597 | 1.53 | 99 | 46 | 321 | 5:21 | 15 | 20 | 0 | 7 |  | 30.93 | 0 | 0 | AR | 2022-02-10 01:18 | 2022-02-10 01:48 | 31 | 2022-02-10 01:05 | 43 |  |  |  |  | N | [7 empty] | 2 | 5 | 10.13 | 0 | [16 empty] | 0.7 |  |  | 1.79 |  |  |  | 0.22 | 0.22 | A | [9 empty] | 700 | 0 | 720 | 43 | 0 | 240 | 0 | 1103 | 0 | 413 | 0 | 0 | 106 | 6 |  |  | 9 |  | 1
2022-02-09 | B68923 | 2 | 중탄소 | AE15B35C |  | Si 탈산 | B | 19 | 81 | 47800 | 92.28 | A | A |  | A | 1 |  | 1 | 1540 | 1512 | 9200 |  |  | 9200 | 97.58 | 11 | 94281 | 1651 |  | Y | 49 | 45 | [7 empty] | 임현진 | 2 |  |  |  |  | Y |  | 95.2 | 11-4 | 169.07 | 0 | A |  | 1645 | 1 | 0.3 | 1578 | 1.71 | 80 | 35 | 258 | 4:18 | 15 | 15 | 0 | 8 |  | 29.82 | 0 | 0 | AR | 2022-02-10 02:14 | 2022-02-10 02:52 | 38 | 2022-02-10 02:04 | 48 |  |  |  |  | N | [7 empty] | 3 | 4.5 | 10.73 | 0 | 300분 대기래들 | [22 empty] | 0.2 | 0.2 | A | [9 empty] | 564 | 0 | 151 | 92 | 0 | 245 | 0 | 748 | 0 | 204 | 0 | 0 | 88 | 16 |  |  | 6
2022-02-09 | B68924 | 2 | 중탄소 | AE15B35C |  | Si 탈산 | B | 18 | 70 | 49700 | 87.32 | A | A |  | A | 1 |  | 1 | 1540 | 1527 | 8100 |  |  | 8100 | 85.91 | 11 | 94281 | 1645 |  | Y | 44 | 39 | [7 empty] | 임현진 | 2 |  |  |  |  | Y |  | 100.3 | 12-1 | 156.19 | 0 | A |  | 1636 | 1 | 0.32 | 1567 | 1.76 | 69 | 25 | 254 | 4:14 | 15 | 15 | 0 | 9 |  | 53.72 | 0 | 0 | AR | 2022-02-10 03:16 | 2022-02-10 03:55 | 40 | 2022-02-10 03:05 | 50 |  |  |  |  | N | [7 empty] | 2 | 5 | 16.08 | 0 | 450분 대기래들 | [22 empty] | 0.2 | 0.2 | A | [9 empty] | 542 | 0 | 491 | 46 | 0 | 266 | 0 | 646 | 0 | 205 | 0 | 0 | 78 | 46 |  |  | 6
2022-02-09 | B68925 | 2 | 중탄소 | AE15B35C |  | Si 탈산 | B | 6 | 79 | 48250 | 88.93 | A | A |  | A | 1 |  | 1 | 1540 | 1546 | 9000 |  |  | 9000 | 90.98 | 17 | 98923 | 1653 |  | Y | 47 | 44 | [7 empty] | 임현진 | 2 |  |  |  |  | Y |  | 100.05 | 11-9 | 216.46 | 0 | A |  | 1649 | 1 | 0.32 | 1576 | 2.06 | 78 | 26 | 254 | 4:14 | 15 | 15 | 0 | 10 |  | 52.65 | 0 | 0 | AR | 2022-02-10 04:22 | 2022-02-10 05:01 | 38 | 2022-02-10 04:12 | 48 |  |  |  |  | N | [7 empty] | 2 | 4.5 | 16.07 | 0 | 380분 대기래들 | [22 empty] | 0.15 | 0.15 | A | [9 empty] | 592 | 0 | 509 | 144 | 0 | 246 | 0 | 503 | 0 | 207 | 0 | 0 | 100 | 44 |  |  | 6
2022-02-09 | A69544 | 1 | 고탄소 | P-AE1055LS | 연주시작 | Al 탈산 | B | 16 | 57 | 51300 | 246.58 | A | A | A |  | 1 | 1 |  | 1520 | 1597 | 7500 |  |  | 7500 | 93.18 | 10 | 80490 | 1656 |  | Y | 184 | 43 | [15 empty] | 95.45 | 11-8 | 0 | 286.73 | A |  | 1650 | 3 | 0.17 | 1589 | 1 | 104 | 49 | 330 | 5:30 | 25 | 25 | 1 | 0 |  | 0 |  | 400 | N2 | 2022-02-10 05:49 | 2022-02-10 06:01 | 15 | 2022-02-10 05:48 | 16 |  |  |  |  | Y |  |  |  | Y | [5 empty] | 0 | 260.21 | [19 empty] | 2.19 | 2.11 |  |  | 52.02 | 0 | A |  |  | 6.325 | 25.09 | 57.019 | 0.218 | 9.014 | 2.272 | 1928.2 | 44 | 0 | 754 | 0 | 0 | 152 | 0 | 1195 | 0 | 694 | 0 | 0 | 177 | 5 |  |  |  | 0 | 1
2022-02-09 | B68926 | 2 | 중탄소 | AE15B35C |  | Si 탈산 | B | 36 | 81 | 47500 | 81.88 | A | A |  | A | 1 |  | 1 | 1540 | 1535 | 6800 |  |  | 6800 | 73.5 | 16 | 92516 | 1639 |  | Y | 42 | 34 | [7 empty] | 임현진 | 2 |  |  |  |  | Y |  |  |  | 184.37 | 0 | A |  | 1629 | 1 | 0.3 | 1571 | 1.65 | 73 | 32 | 248 | 4:08 | 15 | 15 | 0 | 11 |  | 54.21 | 0 | 0 | AR | 2022-02-10 05:18 | 2022-02-10 06:08 | 50 | 2022-02-10 05:08 | 60 |  |  |  |  | N | [7 empty] | 2 | 5 | 16.28 | 0 | [23 empty] | 0.17 | 0.17 | A | [9 empty] | 536 | 0 | 453 | 68 | 0 | 240 | 0 | 568 | 0 | 205 | 0 | 0 | 0 | 32 |  |  | 6
2022-02-09 | B68927 | 2 | 중탄소 | AE15B35C |  | Si 탈산 | B | 19 | 82 | 48000 | 107.1 | A | A |  | B | 1 |  | 1 | 1540 | 1517 | 7200 |  |  | 7200 | 80.12 | 14 | 89868 | 1631 |  | Y | 41 | 37 | [7 empty] | 임현진 | 2 |  |  |  |  | Y |  | 97.4 | 11-6 | 127.58 | 0 | A |  | 1616 | 1 | 0.28 | 1555 | 1.53 | 57 | 19 | 318 | 5:18 | 15 | 16 | 0 | 12 |  | 36.13 | 0 | 0 | AR | 2022-02-10 06:47 | 2022-02-10 07:09 | 22 | 2022-02-10 06:17 | 52 |  |  |  |  | N | [7 empty] | 8 | 5 | 11.77 | 0 | [23 empty] | 0.37 | 0.37 | A | [9 empty] | 453 | 0 | 589 | 123 | 0 | 228 | 0 | 750 | 0 | 308 | 0 | 0 | 151 | 61
2022-02-09 | A69545 | 1 | 고탄소 | P-AE1055LS |  | Al 탈산 | B | 5 | 44 | 51300 | 98.15 | A | A | B |  | 1 | 1 |  | 1520 | 1566 | 5800 |  |  | 5800 | 68.55 | 10 | 84610 | 1635 |  | Y | 51 | 33 | [15 empty] | 98.3 | 12-4 | 0 | 221.85 | A |  | 1610 | 3 | 0.17 | 1570 | 0.89 | 85 | 43 | 306 | 5:06 | 25 | 25 | 2 | 0 |  | 0 |  | 400 | N2 | 2022-02-10 06:41 | 2022-02-10 07:01 | 20 | 2022-02-10 06:39 | 22 |  |  |  |  | Y |  |  |  | Y | [5 empty] | 0 | 220.69 | [23 empty] | 0.01 | 0 | A |  |  | 5.38 | 27.783 | 54.238 | 0.232 | 10.081 | 1.952 | 1828.31 | 69 | 0 | 854 | 12 | 0 | 162 | 0 | 696 | 0 | 547 | 0 | 0 | 67 | 16 |  |  |  | 0
2022-02-10 | B68928 | 2 | 중탄소 | AE15B35C | 잔강최소화전 | Si 탈산 | B | 18 | 71 | 49250 | 93.05 | B | B |  | B | 1 |  | 1 | 1540 | 1551 | 7000 |  |  | 7000 | 74.75 | 12 | 93642 | 1641 |  | Y | 41 | 34 | [7 empty] | 임승우 | 2 | [6 empty] | 104.85 | 12-5 | 204.68 | 0 | A |  | 1625 | 1 | 0.28 | 1567 | 1.4 | 69 | 25 | 265 | 4:25 | 15 | 16 | 0 | 13 | 30 | 28.62 | 0 | 0 | AR | 2022-02-10 07:43 | 2022-02-10 08:10 | 27 | 2022-02-10 07:25 | 45 |  |  |  |  | N | [7 empty] | 8 | 4 | 9.25 | 0 | [23 empty] | 0.32 | 0.32 | A | [9 empty] | 540 | 0 | 288 | 50 | 0 | 247 | 0 | 785 | 0 | 206 | 0 | 0 | 48 | 12
2022-02-10 | A69546 | 1 | 고탄소 | P-AE1055LS |  | Al 탈산 | B | 35 | 43 | 52500 | 93.87 | B | B | B |  | 1 | 1 |  | 1520 | 1553 | 6500 |  |  | 6500 | 76.82 | 10 | 84610 | 1627 |  | Y | 44 | 36 | [7 empty] | 박재승 | 2 | [6 empty] | 97.25 | 12-3 | 0 | 191.46 | A |  | 1627 | 3 | 0.16 | 1627 | 0 | 142 | 45 | 244 | 4:04 | 25 | 25 | 3 | 0 |  | 0 |  | 400 | N2 | 2022-02-10 07:48 | 2022-02-10 07:58 | 9 | 2022-02-10 07:47 | 11 |  |  |  |  | Y |  |  |  | Y | [5 empty] | 0 | 241.03 | [23 empty] | 3.1 | 0 | A |  |  | 5.678 | 24.897 | 58.051 | 0.152 | 10.223 | 2.331 | 2016.63 | 52 | 0 | 807 | 9 | 0 | 168 | 0 | 1301 | 0 | 667 | 0 | 0 | 168 | 31 |  |  |  | 0
2022-02-10 | B68929 | 2 | 중탄소 | SBC70L | 잔강최소화 | Al 탈산 | B | 6 | 80 | 47850 | 92 | B | B |  | B | 1 |  | 1 | 1540 | 1531 | 7700 |  |  | 7700 | 82.49 | 16 | 93344 | 1654 |  | Y | 42 | 39 | [7 empty] | 임승우 | 2 | [6 empty] | 104.2 | 12-2 | 212.87 | 0 | A |  | 1632 | 1 | 0.28 | 1561 | 1.55 | 63 | 12 | 245 | 4:05 | 20 | 21 | 0 | 14 |  | 31.67 | 0 | 0 | AR | 2022-02-10 08:45 | 2022-02-10 09:31 | 46 | 2022-02-10 08:34 | 57 |  |  |  |  | N | [7 empty] | 1 | 4.2 | 12.02 | 0 | [20 empty] | 0.73 |  |  | 0.16 | 0.16 | A | [9 empty] | 0 | 0 | 497 | 0 | 0 | 292 | 0 | 883 | 0 | 154 | 0 | 0 | 49 | 22 |  |  | 4
2022-02-10 | A69547 | 1 | 고탄소 | AE1055LS | 유사강종연연주 | Al 탈산 | B | 38 | 1 | 53500 | 88.67 | B | B | B |  | 1 | 1 |  | 1520 | 1583 | 4900 |  |  | 4900 | 48.27 | 12 | 101520 | 1616 |  | Y | 40 | 33 | [7 empty] | 박재승 | 2 |  |  | Y |  |  |  | 108.45 | 14-5 | 0 | 157.93 | A |  | 1616 | 3 | 0.16 | 1566 | 1.06 | 82 | 39 | 248 | 4:08 | 25 | 25 | 4 | 0 |  | 0 |  | 400 | N2 | 2022-02-10 08:46 | 2022-02-10 09:00 | 15 | 2022-02-10 08:44 | 17 |  |  |  |  | Y |  |  |  | Y | [5 empty] | 0 | 233.35 | [23 empty] | 0.03 | 0 | A | [9 empty] | 77 | 0 | 833 | 33 | 0 | 194 | 0 | 719 | 0 | 508 | 0 | 0 | 95 | 79
2022-02-10 | B68930 | 2 | 중탄소 | SBC70L |  | Al 탈산 | B | 32 | 44 | 52700 | 104.03 | B | B |  | B | 1 |  | 1 | 1540 | 1572 | 7900 |  |  | 7900 | 84.63 | 16 | 93344 | 1644 |  | Y | 50 | 42 | [7 empty] | 임승우 | 2 | [6 empty] | 106.6 | 13-2 | 249.9 | 0 | A |  | 1657 | 1 | 0.34 | 1583 | 1.45 | 85 | 44 | 247 | 4:07 | 20 | 23 | 0 | 15 |  | 127.04 | 0 | 0 | AR | 2022-02-10 09:58 | 2022-02-10 10:28 | 30 | 2022-02-10 09:46 | 43 |  |  |  |  | N | [8 empty] | 4 | 37.67 | 0 | 20시간 대기래들 | [19 empty] | 0.82 |  |  | 0.35 | 0.35 | A | [9 empty] | 0 | 0 | 721 | 0 | 0 | 369 | 0 | 852 | 0 | 157 | 0 | 0 | 87 | 0 |  |  | 2
2022-02-10 | A69548 | 1 | 고탄소 | AE1055LS |  | Al 탈산 | B | 16 | 58 | 51000 | 73.17 | B | B | B |  | 1 | 1 |  | 1520 | 1557 | 4200 |  |  | 4200 | 41.37 | 12 | 101520 | 1587 |  | Y | 42 | 24 | [7 empty] | 김형철 | 2 |  | Y |  |  |  |  | 99.65 | 12-2 | 0 | 189.64 | A |  | 1587 | 3 | 0.16 | 1553 | 0.87 | 69 | 25 | 244 | 4:04 | 25 | 25 | 5 | 0 |  | 0 |  | 400 | N2 | 2022-02-10 09:37 | 2022-02-10 10:11 | 34 | 2022-02-10 09:35 | 37 |  |  |  |  | Y |  |  |  | Y | [5 empty] | 0 | 183.18 | [23 empty] | 0 | 0 | A | [9 empty] | 73 | 0 | 809 | 0 | 0 | 154 | 0 | 718 | 0 | 510 | 0 | 0 | 30 | 32 |  |  |  | 0
2022-02-10 | B68931 | 2 | 중탄소 | SBC70L |  | Al 탈산 | B | 19 | 83 | 48200 | 89.62 | B | B |  | B | 1 |  | 1 | 1540 | 1566 | 6400 |  |  | 6400 | 68.56 | 16 | 93344 | 1647 |  | Y | 39 | 35 | [7 empty] | 임승우 | 2 | [6 empty] | 101.5 | 11-9 | 185.19 | 0 | A |  | 1635 | 1 | 0.38 | 1560 | 1.63 | 62 | 28 | 302 | 5:02 | 20 | 23 | 0 | 16 |  | 63.79 | 0 | 0 | AR | 2022-02-10 10:46 | 2022-02-10 11:31 | 45 | 2022-02-10 10:36 | 55 |  |  |  |  | N | [7 empty] | 2 | 4 | 21.05 | 0 | [20 empty] | 0.34 |  |  | 0.12 | 0.12 | A | [9 empty] | 0 | 0 | 422 | 56 | 0 | 303 | 0 | 833 | 0 | 157 | 0 | 0 | 47 | 10 |  |  | 2
2022-02-10 | A69549 | 1 | 고탄소 | AE1055LS |  | Al 탈산 | B | 5 | 45 | 51900 | 84.8 | B | B | B |  | 1 | 1 |  | 1520 | 1543 | 5100 |  |  | 5100 | 50.24 | 12 | 101520 | 1584 |  | Y | 41 | 29 | [7 empty] | 김형철 | 2 |  | Y |  |  |  |  | 101.55 | 12-7 | 0 | 268.94 | A |  | 1584 | 3 | 0.16 | 1548 | 0.86 | 64 | 23 | 292 | 4:52 | 25 | 25 | 6 | 0 |  | 0 |  | 400 | N2 | 2022-02-10 10:51 | 2022-02-10 11:18 | 27 | 2022-02-10 10:49 | 29 |  |  |  |  | Y |  |  |  | Y | [5 empty] | 0 | 204.89 | [23 empty] | 1.47 | 0 | A | [9 empty] | 74 | 0 | 835 | 13 | 0 | 184 | 0 | 715 | 0 | 509 | 0 | 0 | 34 | 28
2022-02-10 | B68932 | 2 | 중탄소 | SBC70L |  | Al 탈산 | B | 18 | 72 | 52900 | 99.77 | B | B |  | B | 1 |  | 1 | 1540 | 1550 | 7000 |  |  | 7000 | 74.99 | 16 | 93344 | 1643 |  | Y | 43 | 39 | [7 empty] | 임승우 | 2 | [6 empty] | 101 | 12-1 | 201.94 | 0 | A |  | 1626 | 1 | 0.19 | 1566 | 1.25 | 68 | 32 | 321 | 5:21 | 20 | 21 | 0 | 17 |  | 31.89 | 0 | 0 | AR | 2022-02-10 12:08 | 2022-02-10 12:34 | 26 | 2022-02-10 11:59 | 35 |  |  |  |  | N | [8 empty] | 4.2 | 13.36 | 0 | [20 empty] | 0.83 |  |  | 0.03 | 0.03 | A | [9 empty] | 0 | 0 | 688 | 39 | 0 | 323 | 0 | 861 | 0 | 159 | 0 | 0 | 52 | 17
2022-02-10 | A69550 | 1 | 고탄소 | AE1055LS |  | Al 탈산 | B | 35 | 44 | 0 | 83.27 | B | B | B |  | 1 | 1 |  | 1520 | 1533 | 5600 |  |  | 5600 | 66.19 | 10 | 84600 | 1585 |  | Y | 41 | 30 | [7 empty] | 김형철 | 2 |  | Y |  |  |  |  | 156.65 |  | 0 | 238.26 | A |  | 1585 | 3 | 0.15 | 1585 | 0 | 101 | 29 | 263 | 4:23 | 25 | 25 | 7 | 0 |  | 0 |  | 400 | N2 | 2022-02-10 11:55 | 2022-02-10 12:16 | 21 | 2022-02-10 11:53 | 23 |  |  |  |  | Y |  |  |  | Y | [5 empty] | 0 | 197.19 | [23 empty] | 0 | 0 | A | [9 empty] | 68 | 0 | 846 | 11 | 0 | 168 | 0 | 961 | 0 | 611 | 0 | 0 | 94 | 41
2022-02-10 | B68933 | 2 | 중탄소 | SBC70L | TUNDISH교체전 | Al 탈산 | B | 6 | 81 | 47650 | 94.57 | B | B |  | B | 1 |  | 1 | 1540 | 1526 | 7400 |  |  | 7400 | 74.64 | 18 | 99149 | 1640 |  | Y | 43 | 38 | [7 empty] | 임승우 | 2 | [6 empty] | 108.85 | 12-6 | 218.76 | 0 | A |  | 1624 | 1 | 0.3 | 1567 | 1.16 | 69 | 33 | 379 | 6:19 | 20 | 21 | 0 | 18 |  | 39.05 | 0 | 0 | AR | 2022-02-10 13:05 | 2022-02-10 13:42 | 37 | 2022-02-10 12:56 | 47 |  |  |  |  | N | [8 empty] | 4 | 14.89 | 0 | [20 empty] | 0.56 |  |  | 0.15 | 0.15 | A | [9 empty] | 0 | 0 | 630 | 0 | 0 | 283 | 0 | 795 | 0 | 158 | 0 | 0 | 0 | 25
2022-02-10 | A69551 | 1 | 고탄소 | AE1055LS |  | Al 탈산 | B | 38 | 2 | 53900 | 83.48 | B | B | B |  | 1 | 1 |  | 1520 | 1558 | 4700 |  |  | 4700 | 46.3 | 12 | 101520 | 1578 |  | Y | 40 | 27 | [7 empty] | 김형철 | 2 |  | Y |  |  |  |  | 107.25 | 14-3 | 0 | 180.75 | A |  | 1578 | 3 | 0.16 | 1543 | 0.83 | 59 | 24 | 233 | 3:53 | 25 | 25 | 8 | 0 |  | 0 |  | 400 | N2 | 2022-02-10 13:02 | 2022-02-10 13:16 | 15 | 2022-02-10 13:00 | 17 |  |  |  |  | Y |  |  |  | Y | [5 empty] | 0 | 200.94 | [23 empty] | 0 | 0 | B | [9 empty] | 90 | 0 | 888 | 36 | 0 | 159 | 0 | 796 | 0 | 546 | 0 | 0 | 91 | 113
2022-02-10 | B68934 | 2 | 저탄소 | AE8620HT | TUNDISH교체 | Al 탈산 | B | 16 | 59 | 50850 | 114.33 | B | B |  | C | 1 |  | 1 | 1555 | 1546 | 8900 |  |  | 8900 | 90.73 | 14 | 98095 | 1687 |  | Y | 50 | 43 | [7 empty] | 임승우 | 2 | [6 empty] | 110.25 | 13-2 | 0 | 216.58 | A |  | 1664 | 1 | 0.29 | 1594 | 0 | 86 | 28 | 357 | 5:57 | 18 | 21 | 0 | 19 |  | 72.83 | 0 | 0 | N2 | 2022-02-10 14:29 | 2022-02-10 15:10 | 41 | 2022-02-10 14:07 | 63 |  |  |  |  | Y | [7 empty] | 6 | 4 | 0.41 | 21.05 | [19 empty] | 1.6 |  |  |  | 0.91 | 0.91 | A | [9 empty] | 922 | 0 | 98 | 71 | 0 | 234 | 0 | 607 | 0 | 158 | 0 | 0 | 0 | 10 |  |  | 6 |  | 1
2022-02-10 | A69552 | 1 | 고탄소 | AE1055LS |  | Al 탈산 | B | 32 | 45 | 52400 | 73.5 | B | B | B |  | 1 | 1 |  | 1520 | 1557 | 4500 |  |  | 4500 | 53.19 | 10 | 84600 | 1597 |  | Y | 41 | 26 | [7 empty] | 김형철 | 2 |  | Y |  |  |  |  | 102.3 | 12-7 | 0 | 195.13 | A |  | 1597 | 3 | 0.15 | 1556 | 1.11 | 72 | 32 | 242 | 4:02 | 25 | 25 | 9 | 0 |  | 0 |  | 400 | N2 | 2022-02-10 13:54 | 2022-02-10 14:18 | 24 | 2022-02-10 13:53 | 25 |  |  |  |  | Y |  |  |  | Y | [5 empty] | 0 | 175.43 | [23 empty] | 1.03 | 0 | A | [9 empty] | 79 | 0 | 843 | 29 | 0 | 182 | 0 | 717 | 0 | 506 | 0 | 0 | 34 | 34
2022-02-10 | A69553 | 1 | 고탄소 | AE1055LS |  | Al 탈산 | B | 5 | 46 | 51400 | 74.02 | B | C | C |  | 1 | 1 |  | 1520 | 1557 | 4800 |  |  | 4800 | 47.28 | 12 | 101520 | 1590 |  | Y | 41 | 30 | [7 empty] | 김형철 | 2 |  | Y |  |  |  |  | 104.15 | 12-9 | 0 | 272.9 | A |  | 1590 | 3 | 0.16 | 1549 | 1.24 | 65 | 32 | 264 | 4:24 | 25 | 25 | 10 | 0 |  | 0 |  | 400 | N2 | 2022-02-10 14:57 | 2022-02-10 15:15 | 18 | 2022-02-10 14:56 | 19 |  |  |  |  | Y |  |  |  | Y | [5 empty] | 0 | 151.37 | [23 empty] | 3.86 | 0 | A | [9 empty] | 62 | 0 | 824 | 40 | 0 | 193 | 0 | 893 | 0 | 643 | 0 | 0 | 137 | 30
2022-02-10 | B68935 | 2 | 저탄소 | AE8620HT |  | Al 탈산 | B | 19 | 84 | 47750 | 105.38 | B | C |  | C | 1 |  | 1 | 1555 | 1610 | 6400 |  |  | 6400 | 68.62 | 12 | 93266 | 1649 |  | Y | 47 | 36 | [7 empty] | 임승우 | 2 | [6 empty] | 105.35 | 12-3 | 0 | 162.78 | A |  | 1650 | 1 | 0.3 | 1570 | 0 | 62 | 24 | 301 | 5:01 | 18 | 19 | 0 | 20 | 25 | 59.49 | 0 | 0 | N2 | 2022-02-10 15:43 | 2022-02-10 16:14 | 31 | 2022-02-10 15:17 | 56 |  |  |  |  | Y | [7 empty] | 14 | 4.7 | 0 | 17.99 | [23 empty] | 1.72 | 1.72 | A | [9 empty] | 890 | 0 | 939 | 108 | 0 | 221 | 0 | 1113 | 0 | 462 | 0 | 0 | 85 | 27 |  |  | 4
2022-02-10 | A69554 | 1 | 고탄소 | AE1055LS |  | Al 탈산 | B | 35 | 45 | 52400 | 77.32 | C | C | C |  | 1 | 1 |  | 1520 | 1571 | 4100 |  |  | 4100 | 40.39 | 12 | 101520 | 1588 |  | Y | 41 | 27 | [7 empty] | 양성호 | 2 |  | Y | [6 empty] | 0 | 102.47 | A |  | 1587 | 3 | 0.17 | 1567 | 0.53 | 83 | 30 | 320 | 5:20 | 25 | 26 | 11 | 0 |  | 0 |  | 400 | N2 | 2022-02-10 16:03 | 2022-02-10 16:26 | 23 | 2022-02-10 16:02 | 24 |  |  |  |  | Y |  |  |  | Y | [5 empty] | 0 | 175.21 | [23 empty] | 19.38 | 0 | A | [9 empty] | 56 | 0 | 824 | 21 | 0 | 204 | 0 | 748 | 0 | 549 | 0 | 0 | 157 | 8
2022-02-10 | B68936 | 2 | 저탄소 | AE8620HT |  | Al 탈산 | B | 18 | 73 | 49150 | 95.73 | C | C |  | C | 1 |  | 1 | 1555 | 1588 | 6500 |  |  | 6500 | 67.56 | 12 | 96216 | 1653 | 711 | Y | 46 | 34 | [7 empty] | 임승우 | 2 |  |  |  |  | Y |  |  |  | 0 | 133.22 | A |  | 1643 | 1 | 0.29 | 1573 | 0 | 65 | 23 | 301 | 5:01 | 18 | 19 | 0 | 21 |  | 59.57 | 0 | 0 | N2 | 2022-02-10 16:39 | 2022-02-10 17:21 | 42 | 2022-02-10 16:22 | 59 |  |  |  |  | Y | [7 empty] | 3 | 4.2 | 0 | 18.7 | [23 empty] | 0.36 | 0.36 | A | [9 empty] | 891 | 0 | 799 | 66 | 0 | 267 | 0 | 1060 | 0 | 508 | 0 | 0 | 85 | 41 |  |  | 4
2022-02-10 | A69555 | 1 | 고탄소 | AE1055LS |  | Al 탈산 | B | 38 | 3 | 53800 | 73.17 | C | C | C |  | 1 | 1 |  | 1520 | 1574 | 3700 |  |  | 3700 | 36.45 | 12 | 101520 | 1590 |  | Y | 42 | 24 | [7 empty] | 양성호 | 2 |  | Y | [6 empty] | 3.25 | 173.34 | A |  | 1582 | 3 | 0.16 | 1545 | 1.09 | 61 | 25 | 265 | 4:25 | 25 | 26 | 12 | 0 |  | 0 |  | 400 | N2 | 2022-02-10 17:00 | 2022-02-10 17:33 | 33 | 2022-02-10 17:00 | 33 |  |  |  |  | Y |  |  |  | Y | [5 empty] | 0 | 150.49 | [23 empty] | 24.32 | 0 | A | [9 empty] | 0 | 0 | 784 | 33 | 0 | 206 | 0 | 753 | 0 | 549 | 0 | 0 | 170 | 39
2022-02-10 | B68937 | 2 | 저탄소 | AE8620HT | 연주종료 | Al 탈산 | B | 6 | 82 | 47200 | 111.7 | C | C |  | C | 1 |  | 1 | 1555 | 1560 | 8700 |  |  | 8700 | 98.71 | 12 | 88141 | 1665 |  | Y | 53 | 43 |  |  | B68934 | 05 |  |  |  | 임승우 | 2 |  |  | Y |  | N |  | 111.7 | 12-9 | 0 | 254.93 | A |  | 1654 | 1 | 0.34 | 1584 | 0 | 76 | 34 | 331 | 5:31 | 18 | 19 | 0 | 22 |  | 108.14 | 0 | 0 | N2 | 2022-02-10 17:59 | 2022-02-10 18:26 | 27 | 2022-02-10 17:38 | 48 |  |  |  |  | Y | [7 empty] | 10 | 4 | 0 | 28.93 | [23 empty] | 1.23 | 1.23 | A | [9 empty] | 591 | 0 | 574 | 32 | 0 | 269 | 0 | 753 | 0 | 361 | 0 | 0 | 53 | 5 |  |  | 4
2022-02-10 | A69556 | 1 | 고탄소 | AE1055LS |  | Al 탈산 | B | 32 | 46 | 52200 | 74.63 | C | C | C |  | 1 | 1 |  | 1520 | 1570 | 4300 |  |  | 4300 | 42.36 | 12 | 101520 | 1588 |  | Y | 40 | 28 | [7 empty] | 양성호 | 2 |  | Y | [6 empty] | 0.01 | 63.9 | A |  | 1586 | 3 | 0.17 | 1551 | 1.03 | 67 | 29 | 311 | 5:11 | 25 | 25 | 13 | 0 |  | 0 |  | 400 | N2 | 2022-02-10 18:00 | 2022-02-10 18:34 | 34 | 2022-02-10 17:59 | 35 |  |  |  |  | Y |  |  |  | Y | [5 empty] | 0 | 154.15 | [23 empty] | 27.76 | 0 | A | [9 empty] | 36 | 0 | 832 | 24 | 0 | 196 | 0 | 748 | 0 | 549 | 0 | 0 | 171 | 21
2022-02-10 | B68938 | 2 | 중탄소 | SNCM8I |  | Al 탈산 | I | 6 | 83 | 50250 | -10.38 | C | A |  | A | 3 |  | 2 | 1560 | 0 | 0 | 9100 | 12800 | 21900 | 228.13 | 20 | 96000 | 0 |  | INGOT | 1 | 0 | 연주 중단으로 래들 교체 후 인고트 변경 작업 | Y | b65935 | 03 |  |  |  | 문성민 | 2 |  |  | Y |  | Y |  | 108.25 | 12-6 | 0 | 0 | A |  | 1639 | 1 | 0.28 | 1573 | 1.38 | 84 |  | 286 | 4:46 | 20 | 24 | 0 | 24 |  | 46.92 | 0 | 0 | AR | 2022-02-11 00:57 |  | 24 | 2022-02-11 00:50 | [5 empty] | Y | [8 empty] | 4.4 | 19.83 | 0.14 | [18 empty] | 1 |  |  |  |  | 0 | 0 | B | [9 empty] | 758 | 0 | 0 | 42 | 0 | 108 | 0 | 1306 | 0 | 206 | 0 | 0 | 159 | 72 |  |  | 4
2022-02-10 | A69557 | 1 | 고탄소 | AE1055LS |  | Al 탈산 | B | 5 | 47 | 51300 | 80.97 | C | C | C |  | 1 | 1 |  | 1520 | 1538 | 5000 |  |  | 5000 | 49.25 | 12 | 101520 | 1589 |  | Y | 41 | 26 | [7 empty] | 양성호 | 2 |  |  | Y | [5 empty] | 0 | 24.46 | A |  | 1580 | 3 | 0.19 | 1542 | 0.97 | 58 | 25 | 298 | 4:58 | 25 | 25 | 14 | 0 |  | 0 |  | 300 | N2 | 2022-02-10 19:08 | 2022-02-10 19:37 | 29 | 2022-02-10 19:06 | 31 |  |  |  |  | Y |  |  |  | Y | [5 empty] | 0 | 156.96 | [23 empty] | 0.08 | 0 | A | [9 empty] | 111 | 0 | 860 | 41 | 0 | 192 | 0 | 753 | 0 | 550 | 0 | 0 | 97 | 9
2022-02-10 | B68939 | 2 | 저탄소 | AE8617HG | 연주시작 | Si 탈산 | B | 18 | 75 | 47750 | 141.92 | C | A |  | A | 3 |  | 1 | 1555 | 1530 | 11100 | 7200 | 5200 | 23500 | 255.82 | 11 | 91861 | 1676 |  | Y | 74 | 53 | 래들교체 후 재작업 | Y | b68936 | 03 |  |  |  | 문성민 | 2 |  |  | Y |  | Y |  | 111.05 | 12-10 | 0 | 214.09 | A |  | 1684 | 1 | 0.65 | 1604 | 1.82 | 92 | 29 | 193 | 3:13 | 16 | 17 | 0 | 25 |  | 372.66 | 0 | 0 | N2 | 2022-02-11 03:30 | 2022-02-11 04:10 | 39 | 2022-02-11 02:57 | 73 |  |  |  |  | Y | [7 empty] | 2 | 4.5 | 59.8 | 7.3 | [16 empty] | 0.7 |  |  | 2.02 |  |  |  | 0.23 | 0.23 | B | [9 empty] | 629 | 0 | 485 | 43 | 0 | 0 | 0 | 1160 | 0 | 0 | 0 | 0 | 154 | 7 |  |  | 9 |  | 1
2022-02-10 | A69558 | 1 | 고탄소 | AE1055LS |  | Al 탈산 | B | 35 | 46 | 52300 | 80.72 | C | C | C |  | 1 | 1 |  | 1520 | 1529 | 5400 |  |  | 5400 | 53.63 | 12 | 100682 | 1588 |  | Y | 40 | 29 | [7 empty] | 양성호 | 2 |  |  | Y |  |  |  | 101.65 | 12-7 | 0 | 125.23 | A |  | 1588 | 3 | 0.19 | 1549 | 0.98 | 65 | 30 | 333 | 5:33 | 25 | 26 | 15 | 0 |  | 0 |  | 400 | N2 | 2022-02-10 20:10 | 2022-02-10 20:32 | 22 | 2022-02-10 20:09 | 23 |  |  |  |  | Y |  |  |  | Y | [5 empty] | 0 | 171.34 | [23 empty] | 3.98 | 0 | A | [9 empty] | 57 | 0 | 847 | 28 | 0 | 154 | 0 | 906 | 0 | 661 | 0 | 0 | 158 | 14
2022-02-10 | B68940 | 2 | 고탄소 | AE1055LS |  | Al 탈산 | B | 18 | 74 | 49350 | 90.47 | C | C | C |  | 1 | 1 |  | 1530 | 1556 | 5800 |  |  | 5800 | 57.13 | 12 | 101520 | 1596 |  | Y | 47 | 34 | B68938 2 연주 대기 2연주 설비 문제로 B68937 까지 받고 연주 끊김 |  | b68937 | 03 |  |  |  | 문성민 | 2 |  |  | Y |  |  |  | 99.45 | 11-9 | 0 | 239.5 | A |  | 1593 | 3 | 0.17 | 1553 | 0.93 | 69 | 23 | 297 | 4:57 | 25 | 25 | 16 | 0 |  | 0 |  | 450 | N2 | 2022-02-10 21:10 | 2022-02-10 21:30 | 20 | 2022-02-10 21:09 | 21 |  |  |  |  | Y |  |  |  | Y | [5 empty] | 0 | 217.25 | [23 empty] | 8.8 | 0 | B | [9 empty] | 0 | 0 | 820 | 13 | 0 | 143 | 0 | 1499 | 0 | 418 | 0 | 0 | 274 | 56
2022-02-10 | A69559 | 1 | 고탄소 | AE1055LS |  | Al 탈산 | B | 38 | 4 | 54400 | 112.93 | C | C | C |  | 1 | 1 |  | 1520 | 1541 | 7000 |  |  | 7000 | 82.74 | 10 | 84600 | 1597 |  | Y | 73 | 38 | [7 empty] | 양성호 | 2 |  | Y |  |  |  |  | 113.95 | 14-10 | 0 | 222.17 | A |  | 1596 | 3 | 0.18 | 1557 | 1 | 73 | 34 | 315 | 5:15 | 25 | 26 | 17 | 0 |  | 0 |  | 450 | N2 | 2022-02-10 21:53 | 2022-02-10 22:28 | 35 | 2022-02-10 21:51 | 37 |  |  |  |  | Y |  |  |  | Y | [5 empty] | 0 | 201.19 | [23 empty] | 13.33 | 0 | A | [9 empty] | 92 | 0 | 822 | 49 | 0 | 228 | 0 | 753 | 0 | 547 | 0 | 0 | 170 | 58
2022-02-10 | A69560 | 1 | 고탄소 | AE1055LS |  | Al 탈산 | B | 32 | 47 | 52300 | 92.88 | C | A | A |  | 1 | 1 |  | 1520 | 1563 | 4700 |  |  | 4700 | 55.56 | 10 | 84600 | 1595 |  | Y | 43 | 25 | [7 empty] | 양성호 | 2 | [6 empty] | 100.35 | 12-5 | 0.08 | 76.93 | A |  | 1595 | 3 | 0.17 | 1546 | 0.98 | 62 | 23 | 283 | 4:43 | 25 | 25 | 18 | 0 |  | 0 |  | 500 | N2 | 2022-02-10 23:20 | 2022-02-10 23:39 | 19 | 2022-02-10 23:19 | 20 |  |  |  |  | Y |  |  |  | Y | [5 empty] | 0 | 270.29 | [23 empty] | 15.12 | 0 | A | [9 empty] | 34 | 0 | 729 | 0 | 0 | 163 | 0 | 752 | 0 | 545 | 0 | 0 | 163 | 49
2022-02-10 | A69561 | 1 | 고탄소 | AE1055LS |  | Al 탈산 | B | 35 | 47 | 52900 | 92.83 | A | A | A |  | 1 | 1 |  | 1520 | 1553 | 5000 |  |  | 5000 | 49.25 | 12 | 101520 | 1595 |  | Y | 47 | 28 |  |  | A69558 |  |  |  |  | 조관훈 | 2 |  | Y | [6 empty] | 0 | 206.53 | A |  | 1595 | 3 | 0.16 | 1550 | 1.02 | 66 | 31 | 347 | 5:47 | 25 | 28 | 19 | 0 |  | 0 |  | 400 | N2 | 2022-02-11 00:20 | 2022-02-11 00:36 | 16 | 2022-02-11 00:18 | 18 |  |  |  |  | Y |  |  |  | Y | [5 empty] | 0 | 203.39 | [23 empty] | 0.01 | 0 | A | [9 empty] | 76 | 0 | 834 | 19 | 0 | 210 | 0 | 695 | 0 | 598 | 0 | 0 | 117 | 30
2022-02-10 | A69562 | 1 | 고탄소 | AE1055LS | TUNDISH교체전 | Al 탈산 | B | 5 | 48 | 50800 | 80.73 | A | A | A |  | 1 | 1 |  | 1520 | 1521 | 6600 |  |  | 6600 | 66.66 | 12 | 99003 | 1587 |  | Y | 44 | 39 |  |  | A69559 |  |  |  |  | 조관훈 | 2 |  | Y |  |  |  |  | 106.8 | 13-1 | 0 | 329.71 | A |  | 1587 | 3 | 0.16 | 1559 | 0.74 | 75 | 35 | 277 | 4:37 | 25 | 26 | 20 | 0 |  | 0 |  | 600 | N2 | 2022-02-11 01:18 | 2022-02-11 01:33 | 15 | 2022-02-11 01:18 | 15 |  |  |  |  | Y |  |  |  | Y | [5 empty] | 0 | 177.58 | [23 empty] | 1.18 | 0 | A | [9 empty] | 0 | 0 | 738 | 0 | 0 | 178 | 0 | 590 | 0 | 841 | 0 | 0 | 148 | 19
2022-02-10 | B68941 | 2 | 중탄소 | SCM440I |  | Al 탈산 | I | 16 | 61 | 50150 | 94.07 | A | A |  | A | 1 |  | 1 | 1560 | 1574 | 8100 |  |  | 8100 | 79.72 | 8 | 101600 | 1659 |  | INGOT | 45 | 40 | [7 empty] | 임현진 | [5 empty] | N |  | 109.95 | 13-2 | 217.6 | 0 | A |  | 1641 | 1 | 0.34 | 1583 | 1.53 | 88 |  | 279 | 4:39 | 20 | 20 | 0 | 25 | 68 | 60.35 | 0 | 0 | AR | 2022-02-11 01:56 |  | 24 | 2022-02-11 01:46 | [5 empty] | Y | [8 empty] | 4.5 | 16.3 | 0 | [18 empty] | 1 |  |  |  |  | 0 | 0 | A | [9 empty] | 1466 | 0 | 396 | 56 | 0 | 125 | 0 | 851 | 0 | 207 | 0 | 0 | 52 | 63
2022-02-10 | A69563 | 1 | 고탄소 | SEAH-BQ1 | TUNDISH교체 | Al 탈산 | B | 38 | 5 | 53100 | 84.52 | A | A | A |  | 1 | 1 |  | 1520 | 1556 | 6400 |  |  | 6400 | 63.03 | 12 | 101532 | 1592 |  | Y | 44 | 38 |  |  | A69560 |  |  |  |  | 조관훈 | 2 |  | Y | [6 empty] | 201.44 | 0 | A |  | 1592 | 3 | 0.2 | 1554 | 0.93 | 99 | 44 | 264 | 4:24 | 30 | 30 | 21 | 0 |  | 0 |  | 600 | Ar | 2022-02-11 02:23 | 2022-02-11 02:59 | 37 | 2022-02-11 02:23 | 37 |  |  |  |  | Y |  |  |  | Y | [5 empty] | 119.74 | 36.42 | [19 empty] | 1.49 |  |  |  | 4.65 | 0 | B |  |  | 7.943 | 26.597 | 46.355 | 0.372 | 5.835 | 1.742 | 1463.47 | 0 | 0 | 258 | 0 | 0 | 126 | 0 | 197 | 0 | 1393 | 0 | 0 | 215 | 9 |  |  |  |  | 1
2022-02-10 | A69564 | 1 | 고탄소 | SEAH-BQ1 |  | Al 탈산 | B | 32 | 48 | 52300 | 89.47 | A | A | A |  | 1 | 1 |  | 1520 | 1545 | 6100 |  |  | 6100 | 72.1 | 10 | 84610 | 1582 |  | Y | 42 | 34 |  |  | A69561 |  |  |  |  | 조관훈 | 2 |  | Y |  |  |  |  | 107.45 | 13-2 | 286.55 | 0 | A |  | 1582 | 3 | 0.21 | 1536 | 0.98 | 81 | 42 | 253 | 4:13 | 30 | 30 | 22 | 0 |  | 0 |  | 500 | Ar | 2022-02-11 03:28 | 2022-02-11 04:04 | 36 | 2022-02-11 03:28 | 36 |  |  |  |  | Y |  |  |  | Y | [5 empty] | 147.89 | 71.42 | [20 empty] | 1.073 |  |  | 10.5 | 0 | A |  |  | 8.209 | 27.729 | 49.732 | 0.188 | 6.058 | 1.793 | 1458.08 | 0 | 0 | 310 | 0 | 0 | 126 | 0 | 197 | 0 | 1092 | 0 | 0 | 157 | 0
2022-02-10 | B68942 | 2 | 저탄소 | AE8617HG |  | Si 탈산 | B | 19 | 86 | 47500 | 121.02 | A | A |  | A | 1 |  | 1 | 1555 | 1575 | 7600 |  |  | 7600 | 80.25 | 16 | 94702 | 1668 |  | Y | 51 | 44 |  |  | B68938 | 16 |  |  |  | 임현진 | 2 |  |  | Y |  | Y |  | 103.2 | 11-10 | 0 | 139.74 | A |  | 1648 | 1 | 0.25 | 1582 | 1.16 | 70 | 34 | 243 | 4:03 | 18 | 18 | 0 | 26 | 60 | 45.98 | 0 | 0 | N2 | 2022-02-11 04:38 | 2022-02-11 05:09 | 30 | 2022-02-11 04:13 | 56 |  |  |  |  | Y | [7 empty] | 2 | 5 | 0 | 13.27 | [23 empty] | 0.25 | 0.25 | A | [9 empty] | 442 | 0 | 0 | 82 | 0 | 0 | 0 | 797 | 0 | 206 | 0 | 0 | 0 | 12 |  |  | 6
2022-02-10 | A69565 | 1 | 고탄소 | SEAH-BQ1 |  | Al 탈산 | B | 35 | 48 | 52200 | 103.53 | A | A | A |  | 1 | 1 |  | 1520 | 1531 | 7700 |  |  | 7700 | 75.84 | 12 | 101532 | 1548 |  | Y | 54 | 43 |  |  | A69562 |  |  |  |  | 조관훈 | 2 |  | Y |  |  |  |  | 108.9 | 13-4 | 252.62 | 0 | A |  | 1548 | 3 | 0.21 | 1526 | 0.47 | 71 | 35 | 679 | 11:19 | 30 | 30 | 23 | 0 |  | 0 |  | 500 | Ar | 2022-02-11 04:48 | 2022-02-11 05:11 | 24 | 2022-02-11 04:46 | 26 |  |  |  |  | Y |  |  |  | Y | [5 empty] | 179.26 | 31.69 | [20 empty] | 1.088 |  |  | 0.07 | 0 | A |  |  | 7.873 | 29.806 | 47.342 | 0.155 | 6.013 | 1.588 | 1450.32 | 0 | 0 | 278 | 9 | 0 | 127 | 0 | 200 | 0 | 1394 | 0 | 0 | 211 | 38
2022-02-10 | B68943 | 2 | 저탄소 | AE8617HG |  | Si 탈산 | B | 29 | 9 | 53650 | 97.03 | A | A |  | A | 1 |  | 1 | 1555 | 1557 | 8700 |  |  | 8700 | 59.34 | 21 | 146610 | 1666 | 360 | Y | 46 | 42 | [7 empty] | 임현진 | 2 |  |  |  |  | Y |  | 99.45 | 13-3 | 0 | 227.42 | A |  | 1663 | 1 | 0.26 | 1590 | 1.78 | 78 | 24 | 266 | 4:26 | 18 | 18 | 0 | 27 |  | 47.18 | 0 | 0 | N2 | 2022-02-11 05:29 | 2022-02-11 06:04 | 35 | 2022-02-11 05:13 | 51 |  |  |  |  | Y | [7 empty] | 3 | 5 | 0 | 14.76 | 대기래들 | [22 empty] | 0.26 | 0.26 | A | [9 empty] | 468 | 0 | 0 | 43 | 0 | 0 | 0 | 698 | 0 | 207 | 0 | 0 | 0 | 21 |  |  | 6
2022-02-10 | A69566 | 1 | 고탄소 | SEAH-BQ1 |  | Al 탈산 | B | 5 | 49 | 51700 | 95.9 | A | A | A |  | 1 | 1 |  | 1520 | 1530 | 7100 |  |  | 7100 | 69.93 | 12 | 101532 | 1549 |  | Y | 47 | 42 |  |  | A69563 |  |  |  |  | 조관훈 | 2 |  |  | Y |  |  |  | 106 | 12-10 | 268.56 | 0 | A |  | 1549 | 3 | 0.21 | 1525 | 0.52 | 70 | 31 | 272 | 4:32 | 30 | 30 | 24 | 0 |  | 0 |  | 400 | Ar | 2022-02-11 05:56 | 2022-02-11 06:20 | 24 | 2022-02-11 05:54 | 26 |  |  |  |  | Y |  |  |  | Y | [5 empty] | 145.15 | 65.26 | [20 empty] | 0.877 |  |  | 0 | 0 | A |  |  | 7.203 | 29.245 | 48.697 | 0.141 | 6.76 | 1.665 | 1425.22 | 0 | 0 | 256 | 13 | 0 | 126 | 0 | 444 | 0 | 1591 | 0 | 0 | 280 | 0
2022-02-10 | B68944 | 2 | 저탄소 | AE8617HS |  | Si 탈산 | B | 16 | 62 | 51800 | 110.72 | A | A |  | B | 1 |  | 1 | 1555 | 1544 | 8700 |  |  | 8700 | 210.36 | 5 | 41357 | 1646 |  | Y | 53 | 45 |  |  | B68939 | 05 |  |  |  | 임현진 | 2 |  |  | Y |  | Y |  | 103.7 | 12-5 | 0 | 208.21 | A |  | 1637 | 1 | 0.3 | 1569 | 1.56 | 57 | 20 | 278 | 4:38 | 18 | 18 | 0 | 28 |  | 62.46 | 0 | 0 | N2 | 2022-02-11 06:44 | 2022-02-11 07:01 | 17 | 2022-02-11 06:24 | 37 |  |  |  |  | Y | [7 empty] | 4 | 4.3 | 0 | 21.27 | [23 empty] | 0.5 | 0.5 | A | [9 empty] | 567 | 0 | 0 | 32 | 0 | 0 | 0 | 696 | 0 | 205 | 0 | 0 | 0 | 8 |  |  | 4
2022-02-10 | A69567 | 1 | 고탄소 | SEAH-BQ1 |  | Al 탈산 | B | 38 | 6 | 53600 | 88.57 | A | B | B |  | 1 | 1 |  | 1520 | 1584 | 4900 |  |  | 4900 | 48.26 | 12 | 101532 | 1568 | 719 | Y | 41 | 29 |  |  | A69564 |  |  |  |  | 조관훈 | 2 |  |  | Y |  |  |  | 103.85 | 13-8 | 5.03 | 0 | A |  | 1568 | 3 | 0.18 | 1568 | 0 | 113 | 29 | 291 | 4:51 | 30 | 30 | 25 | 0 |  | 0 |  | 400 | Ar | 2022-02-11 06:53 | 2022-02-11 07:26 | 34 | 2022-02-11 06:51 | 36 |  |  |  |  | Y |  |  |  | Y | [5 empty] | 140.89 | 60.13 | [20 empty] | 1.175 |  |  | 0.03 | 0 | A |  |  | 7.074 | 30.292 | 47.231 | 0.187 | 6.676 | 1.559 | 1432.06 | 0 | 27 | 223 | 21 | 0 | 169 | 0 | 298 | 0 | 1199 | 0 | 0 | 147 | 79
2022-02-11 | B68945 | 2 | 저탄소 | AE8617HS |  | Si 탈산 | B | 18 | 76 | 48800 | 100.78 | B | B |  | B | 1 |  | 1 | 1555 | 1558 | 7900 |  |  | 7900 | 86.14 | 11 | 91708 | 1650 |  | Y | 47 | 39 |  |  | B68942 | 03 |  |  |  | 임승우 | 2 |  |  | Y |  |  |  | 105 | 12-4 | 0 | 248.25 | A |  | 1651 | 1 | 0.29 | 1579 | 1.71 | 67 | 30 | 271 | 4:31 | 18 | 19 | 0 | 29 |  | 77.46 | 0 | 0 | N2 | 2022-02-11 07:48 | 2022-02-11 08:03 | 15 | 2022-02-11 07:31 | 31 |  |  |  |  | Y | [8 empty] | 4.5 | 0 | 22.51 | [23 empty] | 0.48 | 0.48 | A | [9 empty] | 557 | 0 | 239 | 23 | 0 | 0 | 0 | 948 | 0 | 205 | 0 | 0 | 98 | 10 |  |  | 4
2022-02-11 | A69568 | 1 | 고탄소 | SEAH-BQ1 |  | Al 탈산 | B | 32 | 49 | 52300 | 108.32 | B | B | B |  | 1 | 1 |  | 1520 | 1530 | 7900 |  |  | 7900 | 93.37 | 10 | 84610 | 1556 |  | Y | 63 | 50 | 도착온도 낮고 래들교반약함 | [6 empty] | 김형철 | 2 |  |  | Y |  |  |  | 102.5 | 12-7 | 5.72 | 0 | A |  | 1556 | 3 | 0.18 | 1521 | 0.8 | 66 | 35 | 262 | 4:22 | 30 | 30 | 26 | 0 |  | 0 |  | 400 | Ar | 2022-02-11 08:19 | 2022-02-11 08:30 | 10 | 2022-02-11 08:17 | 12 |  |  |  |  | Y |  |  |  | Y | [5 empty] | 138.98 | 51.62 | [20 empty] | 1.191 |  |  | 3.15 | 0 | B |  |  | 6.837 | 30.325 | 48.963 | 0.356 | 7.161 | 1.614 | 1425.22 | 0 | 0 | 336 | 0 | 0 | 126 | 0 | 709 | 0 | 1255 | 0 | 0 | 149 | 33
2022-02-11 | B68946 | 2 | 저탄소 | AE8617HS |  | Si 탈산 | B | 19 | 87 | 47150 | 92.5 | B | B |  | B | 1 |  | 1 | 1555 | 1566 | 7100 |  |  | 7100 | 70.24 | 12 | 101076 | 1645 |  | Y | 44 | 36 |  |  | B68943 | 03 |  |  |  | 임승우 | 2 |  |  | Y |  |  |  | 108.35 | 12-5 | 0 | 249.13 | A |  | 1644 | 1 | 0.37 | 1571 | 1.47 | 59 | 33 | 253 | 4:13 | 18 | 19 | 0 | 30 | 25 | 90.97 | 0 | 0 | N2 | 2022-02-11 08:43 | 2022-02-11 09:05 | 22 | 2022-02-11 08:32 | 33 |  |  |  |  | Y | [7 empty] | 4 | 4 | 0 | 25.15 | [23 empty] | 0.55 | 0.55 | A | [9 empty] | 435 | 0 | 203 | 43 | 0 | 0 | 0 | 679 | 0 | 0 | 0 | 0 | 64 | 22 |  |  | 4
2022-02-11 | A69569 | 1 | 고탄소 | STB2 | 유사강종연연주 | Al 탈산 | B | 29 | 10 | 53300 | 76.88 | B | B | B |  | 1 | 1 |  | 1520 | 1535 | 5000 |  |  | 5000 | 49.25 | 12 | 101532 | 1558 |  | Y | 40 | 29 | [7 empty] | 김형철 | 2 |  | Y |  |  |  |  | 100.95 | 13-4 | 266.11 | 0 | A |  | 1558 | 3 | 0.18 | 1524 | 0.92 | 68 | 31 | 262 | 4:22 | 25 | 25 | 27 | 0 |  | 0 |  | 400 | AR | 2022-02-11 09:08 | 2022-02-11 09:33 | 26 | 2022-02-11 09:06 | 27 |  |  |  |  | Y |  |  |  | Y | [5 empty] | 119.41 | 40.51 | [20 empty] | 1.047 |  |  | 4.1 | 0 | A | [9 empty] | 0 | 0 | 244 | 0 | 0 | 127 | 0 | 497 | 0 | 399 | 0 | 0 | 0 | 82
2022-02-11 | B68947 | 2 | 저탄소 | AE8617HS | TUNDISH교체전 | Si 탈산 | B | 35 | 49 | 52450 | 95.07 | B | B |  | B | 1 |  | 1 | 1555 | 1568 | 7500 |  |  | 7500 | 75.08 | 12 | 99894 | 1654 |  | Y | 46 | 37 |  |  | B68944 | 03 |  |  |  | 임승우 | 2 |  |  | Y |  | Y |  | 106.95 | 13-1 | 0 | 317.37 | A |  | 1647 | 1 | 0.26 | 1582 | 1.56 | 70 | 30 | 320 | 5:20 | 18 | 19 | 0 | 31 | 80 | 47.38 | 0 | 0 | N2 | 2022-02-11 09:42 | 2022-02-11 10:06 | 24 | 2022-02-11 09:31 | 35 |  |  |  |  | N | [7 empty] | 5 | 3.5 | 0 | 15.65 | [23 empty] | 0.39 | 0.39 | A | [9 empty] | 450 | 0 | 183 | 25 | 0 | 0 | 0 | 693 | 0 | 0 | 0 | 0 | 68 | 0 |  |  | 4
2022-02-11 | A69570 | 1 | 고탄소 | STB2 |  | Al 탈산 | B | 5 | 50 | 51400 | 82.85 | B | B | B |  | 1 | 1 |  | 1520 | 1538 | 4900 |  |  | 4900 | 48.26 | 12 | 101532 | 1558 |  | Y | 40 | 28 | [7 empty] | 김형철 | 2 |  | Y |  |  |  |  | 97.1 | 12-1 | 252.85 | 0 | A |  | 1558 | 3 | 0.18 | 1519 | 0.95 | 63 | 28 | 249 | 4:09 | 25 | 25 | 28 | 0 |  | 0 |  | 400 | AR | 2022-02-11 10:12 | 2022-02-11 10:36 | 24 | 2022-02-11 10:10 | 26 |  |  |  |  | Y |  |  |  | Y | [5 empty] | 141.27 | 30.93 | [20 empty] | 0.878 |  |  | 5.37 | 0 | A | [9 empty] | 0 | 0 | 272 | 0 | 0 | 126 | 0 | 498 | 0 | 399 | 0 | 0 | 0 | 54
2022-02-11 | B68948 | 2 | 중탄소 | AE15B36C2 | TUNDISH교체 | Si 탈산 | B | 16 | 63 | 50900 | 104.37 | B | B |  | B | 1 |  | 1 | 1540 | 1566 | 8800 |  |  | 8800 | 92.16 | 17 | 95489 | 1667 |  | Y | 53 | 47 |  |  | B68945 | 03 |  |  |  | 임승우 | 2 |  |  | Y |  |  |  | 104.7 | 12-6 | 267.31 | 0 | A |  | 1665 | 1 | 0.33 | 1588 | 1.73 | 90 | 42 | 236 | 3:56 | 15 | 20 | 0 | 32 | 100 | 101.88 | 0 | 0 | AR | 2022-02-11 10:55 | 2022-02-11 11:28 | 33 | 2022-02-11 10:40 | 48 |  |  |  |  | N | [7 empty] | 4 | 4 | 26.26 | 0 | 수소측정중 오류발생 | [18 empty] | 2.06 |  |  |  | 0.13 | 0.13 | B | [9 empty] | 263 | 0 | 0 | 81 | 0 | 0 | 0 | 945 | 0 | 0 | 0 | 0 | 181 | 0 |  |  | 4 |  | 1
2022-02-11 | A69571 | 1 | 고탄소 | STB2 |  | Al 탈산 | B | 1 | 1 | 52700 | 92.22 | B | B | B |  | 1 | 1 |  | 1520 | 1538 | 7100 |  |  | 7100 | 69.93 | 12 | 101532 | 1570 |  | Y | 49 | 42 | [7 empty] | 김형철 | 2 |  |  | Y |  |  |  | 111.7 | 14-8 | 246.88 | 0 | A |  | 1570 | 3 | 0.2 | 1522 | 1.14 | 66 | 24 | 246 | 4:06 | 25 | 26 | 29 | 0 |  | 0 |  | 400 | AR | 2022-02-11 11:19 | 2022-02-11 11:38 | 19 | 2022-02-11 11:17 | 21 |  |  |  |  | Y |  |  |  | Y | [5 empty] | 120.47 | 67.08 | [20 empty] | 0.841 |  |  | 0.01 | 0 | A | [9 empty] | 0 | 9 | 300 | 0 | 0 | 126 | 0 | 645 | 0 | 393 | 0 | 0 | 117 | 124
2022-02-11 | B68949 | 2 | 중탄소 | AE15B36C2 |  | Si 탈산 | B | 18 | 77 | 48850 | 101.02 | B | B |  | B | 1 |  | 1 | 1540 | 1578 | 6800 |  |  | 6800 | 69.53 | 17 | 97795 | 1646 |  | Y | 44 | 36 |  |  | B68946 | 03 |  |  |  | 임승우 | 2 |  |  | Y |  |  |  | 107.55 | 12-6 | 193.45 | 0 | A |  | 1633 | 1 | 0.38 | 1560 | 0 | 62 | 28 | 217 | 3:37 | 15 | 16 | 0 | 33 |  | 85.04 | 0 | 0 | AR | 2022-02-11 11:56 | 2022-02-11 12:35 | 39 | 2022-02-11 11:31 | 63 |  |  |  |  | N | [7 empty] | 17 | 4 | 19.13 | 0 | [23 empty] | 0.34 | 0.34 | A | [9 empty] | 290 | 0 | 233 | 35 | 0 | 0 | 0 | 709 | 0 | 0 | 0 | 0 | 114 | 32 |  |  | 4
2022-02-11 | A69572 | 1 | 고탄소 | STB2 |  | Al 탈산 | B | 38 | 7 | 53700 | 83.75 | B | B | B |  | 1 | 1 |  | 1520 | 1543 | 4700 |  |  | 4700 | 55.55 | 10 | 84610 | 1557 |  | Y | 41 | 29 | [7 empty] | 김형철 | 2 |  | Y |  |  |  |  | 97.05 | 12-10 | 242.8 | 0 | A |  | 1557 | 3 | 0.18 | 1518 | 0.95 | 62 | 25 | 254 | 4:14 | 25 | 25 | 30 | 0 |  | 0 |  | 400 | AR | 2022-02-11 12:21 | 2022-02-11 12:46 | 25 | 2022-02-11 12:19 | 27 |  |  |  |  | Y |  |  |  | Y | [5 empty] | 119.14 | 65.53 | [20 empty] | 0.986 |  |  | 0 | 0 | A | [9 empty] | 0 | 24 | 264 | 0 | 0 | 126 | 0 | 646 | 0 | 391 | 0 | 0 | 0 | 99
2022-02-11 | B68950 | 2 | 중탄소 | AE15B36C2 |  | Si 탈산 | B | 32 | 50 | 52350 | 107.55 | B | B |  | B | 1 |  | 1 | 1540 | 1524 | 8600 |  |  | 8600 | 90.37 | 17 | 95166 | 1639 |  | Y | 55 | 44 |  |  | B68947 | 03 |  |  |  | 임승우 | 2 |  |  |  |  | Y |  | 107.45 | 13-2 | 186.46 | 0 | A |  | 1632 | 1 | 0.37 | 1557 | 1.75 | 59 | 18 | 216 | 3:36 | 15 | 16 | 0 | 34 |  | 80.44 | 0 | 0 | AR | 2022-02-11 13:05 | 2022-02-11 13:42 | 37 | 2022-02-11 12:44 | 58 |  |  |  |  | N | [7 empty] | 7 | 4 | 20.08 | 0 | [23 empty] | 0.35 | 0.35 | A | [9 empty] | 264 | 0 | 437 | 41 | 0 | 0 | 0 | 1023 | 0 | 0 | 0 | 0 | 117 | 20 |  |  | 4
2022-02-11 | A69573 | 1 | 고탄소 | STB2 |  | Al 탈산 | B | 29 | 11 | 53400 | 79.8 | B | B | B |  | 1 | 1 |  | 1520 | 1549 | 4200 |  |  | 4200 | 49.64 | 10 | 84610 | 1560 | 362 | Y | 40 | 26 | [7 empty] | 김형철 | 2 |  | Y |  |  |  |  | 99 | 13-2 | 261.6 | 0 | A |  | 1560 | 3 | 0.19 | 1522 | 1 | 66 | 27 | 247 | 4:07 | 25 | 25 | 31 | 0 |  | 0 |  | 400 | AR | 2022-02-11 13:20 | 2022-02-11 13:45 | 26 | 2022-02-11 13:18 | 28 |  |  |  |  | Y |  |  |  | Y | [5 empty] | 119.21 | 47.01 | [20 empty] | 0.764 |  |  | 0.03 | 0 | A | [9 empty] | 0 | 20 | 207 | 0 | 0 | 126 | 0 | 497 | 0 | 298 | 0 | 0 | 0 | 98
2022-02-11 | B68951 | 2 | 중탄소 | AE15B36C2 |  | Si 탈산 | B | 35 | 50 | 52300 | 98.8 | B | B |  | B | 1 |  | 1 | 1540 | 1571 | 6400 |  |  | 6400 | 64.32 | 14 | 99498 | 1644 |  | Y | 41 | 34 | [7 empty] | 임승우 | 2 | [6 empty] | 100.6 | 12-5 | 87.05 | 0 | A |  | 1631 | 1 | 0.35 | 1559 | 1.77 | 61 | 17 | 308 | 5:08 | 15 | 16 | 0 | 35 |  | 58.26 | 0 | 0 | AR | 2022-02-11 14:14 | 2022-02-11 14:50 | 36 | 2022-02-11 13:50 | 59 | [12 empty] | 4 |  | 16.23 | 0 | [23 empty] | 0.33 | 0.33 | A | [9 empty] | 253 | 0 | 0 | 20 | 0 | 0 | 0 | 944 | 0 | 0 | 0 | 0 | 135 | 5 |  |  | 4
2022-02-11 | A69574 | 1 | 고탄소 | STB2 |  | Al 탈산 | B | 5 | 51 | 51400 | 78.3 | B | B | D |  | 1 | 1 |  | 1520 | 1571 | 5000 |  |  | 5000 | 49.25 | 12 | 101532 | 1560 |  | Y | 40 | 30 | [7 empty] | 김형철 | 2 |  | Y |  |  |  |  | 111.25 | 13-5 | 228.43 | 0 | A |  | 1560 | 3 | 0.18 | 1526 | 0.87 | 70 | 31 | 287 | 4:47 | 25 | 25 | 32 | 0 |  | 0 |  | 400 | AR | 2022-02-11 14:23 | 2022-02-11 14:45 | 22 | 2022-02-11 14:22 | 23 |  |  |  |  | Y |  |  |  | Y | [5 empty] | 121.2 | 48.21 | [20 empty] | 1.247 |  |  | 1.25 | 0 | A | [9 empty] | 0 | 44 | 275 | 0 | 0 | 126 | 0 | 825 | 0 | 495 | 0 | 0 | 85 | 59
2022-02-11 | B68952 | 2 | 중탄소 | AE15B36C2 |  | Si 탈산 | B | 16 | 64 | 50400 | 94.88 | B | D |  | D | 1 |  | 1 | 1540 | 1550 | 7300 |  |  | 7300 | 76.71 | 17 | 95166 | 1632 |  | Y | 45 | 41 | [7 empty] | 임승우 | 2 | [6 empty] | 97.5 | 11-9 | 149.17 | 0 | A |  | 1630 | 1 | 0.36 | 1570 | 1.66 | 72 | 25 | 213 | 3:33 | 15 | 16 | 0 | 36 |  | 58.01 | 0 | 0 | AR | 2022-02-11 15:14 | 2022-02-11 15:58 | 43 | 2022-02-11 14:56 | 62 |  |  |  |  | N | [7 empty] | 4 | 4.5 | 12.51 | 0 | [23 empty] | 0.29 | 0.29 | A | [9 empty] | 238 | 0 | 201 | 61 | 0 | 0 | 0 | 744 | 0 | 0 | 0 | 0 | 68 | 8 |  |  | 4
2022-02-11 | A69575 | 1 | 고탄소 | STB2 |  | Al 탈산 | B | 1 | 2 | 53900 | 77.83 | D | D | D |  | 1 | 1 |  | 1520 | 1596 | 3700 |  |  | 3700 | 36.44 | 12 | 101532 | 1566 |  | Y | 40 | 22 | [7 empty] | 김덕진 | 2 |  | Y |  |  |  |  | 104.4 | 13-10 | 89.72 | 0 | A |  | 1566 | 3 | 0.19 | 1527 | 1.11 | 71 | 30 | 163 | 2:43 | 25 | 25 | 33 | 0 |  | 0 |  | 400 | AR | 2022-02-11 15:25 | 2022-02-11 15:53 | 28 | 2022-02-11 15:23 | 30 |  |  |  |  | Y |  |  |  | Y | [5 empty] | 112.33 | 39.7 | [20 empty] | 1.105 |  |  | 0.02 | 0 | A | [9 empty] | 0 | 46 | 242 | 35 | 0 | 127 | 0 | 650 | 0 | 296 | 0 | 0 | 96 | 79
2022-02-11 | B68953 | 2 | 중탄소 | AE15B36C2 |  | Si 탈산 | B | 18 | 78 | 48750 | 105.8 | D | D |  | D | 1 |  | 1 | 1540 | 1523 | 8700 |  |  | 8700 | 97.13 | 16 | 89568 | 1652 |  | Y | 50 | 46 | [7 empty] | 김규완 | 2 |  |  |  |  | Y |  | 100.85 | 11-10 | 118.67 | 0 | A |  | 1646 | 1 | 0.31 | 1569 | 1.89 | 71 | 27 | 211 | 3:31 | 15 | 19 | 0 | 37 | 80 | 79.4 | 0 | 0 | AR | 2022-02-11 16:24 | 2022-02-11 17:06 | 42 | 2022-02-11 16:05 | 61 |  |  |  |  | N | [7 empty] | 5 | 5 | 20.75 | 0 | [23 empty] | 0.3 | 0.3 | A | [9 empty] | 280 | 0 | 194 | 67 | 0 | 0 | 0 | 747 | 0 | 0 | 0 | 0 | 67 | 14 |  |  | 4
2022-02-11 | A69576 | 1 | 고탄소 | STB2 |  | Al 탈산 | B | 38 | 8 | 54000 | 79.73 | D | D | D |  | 1 | 1 |  | 1520 | 1542 | 5700 |  |  | 5700 | 56.14 | 12 | 101532 | 1557 |  | Y | 41 | 33 | [7 empty] | 김덕진 | 2 |  | Y |  |  | N |  | 110.8 | 14-5 | 193.01 | 0 | A |  | 1557 | 3 | 0.18 | 1519 | 1.03 | 63 | 25 | 288 | 4:48 | 25 | 25 | 34 | 0 |  | 0 |  | 400 | AR | 2022-02-11 16:30 | 2022-02-11 16:58 | 27 | 2022-02-11 16:29 | 29 |  |  |  |  | Y |  |  |  | Y | [5 empty] | 122.27 | 39.14 | [20 empty] | 0.871 |  |  | 0.01 | 0 | A | [9 empty] | 0 | 32 | 311 | 22 | 0 | 126 | 0 | 1065 | 0 | 748 | 0 | 0 | 226 | 65
2022-02-11 | B68954 | 2 | 중탄소 | AE15B36C2 | 잔강최소화전 | Si 탈산 | B | 32 | 51 | 52150 | 102.23 | D | D |  | D | 1 |  | 1 | 1540 | 1556 | 7300 |  |  | 7300 | 67.9 | 14 | 107506 | 1652 |  | Y | 47 | 41 | [7 empty] | 김규완 | 2 | [6 empty] | 94.35 | 11-8 | 52.2 | 0 | A |  | 1640 | 1 | 0.41 | 1570 | 1.62 | 72 | 30 | 225 | 3:45 | 15 | 17 | 0 | 38 |  | 139.99 | 0 | 0 | AR | 2022-02-11 17:43 | 2022-02-11 18:13 | 30 | 2022-02-11 17:24 | 49 |  |  |  |  | N | [7 empty] | 6 | 4.5 | 30.18 | 0 | [23 empty] | 0.43 | 0.43 | A | [9 empty] | 317 | 0 | 258 | 65 | 0 | 0 | 0 | 703 | 0 | 0 | 0 | 0 | 49 | 17 |  |  | 4
2022-02-11 | A69577 | 1 | 고탄소 | STB2 |  | Al 탈산 | B | 29 | 12 | 52900 | 81.2 | D | D | D |  | 1 | 1 |  | 1520 | 1550 | 5000 |  |  | 5000 | 59.09 | 10 | 84610 | 1567 |  | Y | 45 | 29 | [7 empty] | 김덕진 | 2 |  | Y | [6 empty] | 123.93 | 0 | A |  | 1567 | 3 | 0.19 | 1528 | 1.15 | 72 | 32 | 116 | 1:56 | 25 | 25 | 35 | 0 |  | 0 |  | 500 | AR | 2022-02-11 17:44 | 2022-02-11 18:07 | 22 | 2022-02-11 17:42 | 25 |  |  |  |  | Y |  |  |  | Y | [5 empty] | 132.91 | 40.57 | [20 empty] | 0.784 |  |  | 0.07 | 0 | A | [9 empty] | 0 | 0 | 277 | 0 | 0 | 133 | 0 | 547 | 0 | 397 | 0 | 0 | 0 | 21
2022-02-11 | A69578 | 1 | 고탄소 | STB2 |  | Al 탈산 | B | 5 | 52 | 51900 | 80.78 | D | D | D |  | 1 | 1 |  | 1520 | 1615 | 2800 |  |  | 2800 | 27.58 | 12 | 101532 | 1556 |  | Y | 40 | 27 | [7 empty] | 김덕진 | 2 |  | Y |  |  | N |  | 101.45 | 12-5 | 253.84 | 0 | A |  | 1556 | 3 | 0.19 | 1524 | 0.84 | 68 | 37 | 330 | 5:30 | 25 | 25 | 36 | 0 |  | 0 |  | 500 | AR | 2022-02-11 18:45 | 2022-02-11 19:07 | 22 | 2022-02-11 18:42 | 25 |  |  |  |  | Y |  |  |  | Y | [5 empty] | 180.38 | 11.67 | [20 empty] | 0.882 |  |  | 0.01 | 0 | A | [9 empty] | 0 | 0 | 178 | 25 | 0 | 126 | 0 | 497 | 0 | 397 | 0 | 0 | 0 | 49
2022-02-11 | B68955 | 2 | 중탄소 | 46MNVS6 | 잔강최소화 | Si 탈산 | B | 35 | 51 | 52400 | 103.92 | D | D |  | D | 1 |  | 1 | 1540 | 1549 | 7700 |  |  | 7700 | 84.4 | 16 | 91232 | 1651 |  | Y | 48 | 46 | [7 empty] | 김규완 | 2 | [6 empty] | 98.1 | 12-2 | 0 | 151.4 | A |  | 1640 | 1 | 0.38 | 1568 | 1.7 | 74 | 24 | 279 | 4:39 | 15 | 16 | 0 | 39 |  | 122.87 | 0 | 0 | N2 | 2022-02-11 19:09 | 2022-02-11 19:32 | 23 | 2022-02-11 18:46 | 46 |  |  |  |  | Y | [7 empty] | 7 | 4 | 0 | 26.32 | [23 empty] | 0.95 | 0.95 | A | [9 empty] | 90 | 0 | 425 | 56 | 0 | 0 | 0 | 804 | 0 | 0 | 0 | 0 | 59 | 15
2022-02-11 | A69579 | 1 | 고탄소 | STB2 |  | Al 탈산 | B | 1 | 3 | 53800 | 82.68 | D | D | D |  | 1 | 1 |  | 1520 | 1538 | 5100 |  |  | 5100 | 50.23 | 12 | 101532 | 1570 |  | Y | 42 | 29 | [7 empty] | 김덕진 | 2 |  |  | Y |  |  |  | 103.4 | 13-9 | 224.95 | 0 | A |  | 1570 | 3 | 0.18 | 1521 | 1.17 | 65 | 31 | 269 | 4:29 | 25 | 26 | 37 | 0 |  | 0 |  | 500 | AR | 2022-02-11 19:48 | 2022-02-11 20:09 | 21 | 2022-02-11 19:46 | 23 |  |  |  |  | Y |  |  |  | Y | [5 empty] | 154.7 | 65.54 | [20 empty] | 0.951 |  |  | 0.02 | 0 | A | [9 empty] | 0 | 0 | 310 | 23 | 0 | 126 | 0 | 498 | 0 | 399 | 0 | 0 | 0 | 79
2022-02-11 | B68956 | 2 | 중탄소 | 46MNVS6 | TUNDISH교체전 | Si 탈산 | B | 16 | 65 | 49600 | 96.12 | D | D |  | D | 1 |  | 1 | 1540 | 1547 | 7000 |  |  | 7000 | 87.69 | 14 | 79828 | 1641 | 364 | Y | 43 | 40 | [7 empty] | 김규완 | 2 |  |  |  |  | Y |  | 97.9 | 11-9 | 0 | 72.4 | A |  | 1639 | 1 | 0.36 | 1573 | 1.6 | 79 | 40 | 273 | 4:33 | 15 | 16 | 0 | 40 | 180 | 125.94 | 0 | 0 | N2 | 2022-02-11 20:05 | 2022-02-11 20:33 | 29 | 2022-02-11 19:47 | 47 |  |  |  |  | Y | [7 empty] | 5 | 4.5 | 0 | 25.42 | [23 empty] | 0.67 | 0.67 | A | [9 empty] | 117 | 10 | 453 | 50 | 0 | 0 | 0 | 702 | 0 | 0 | 0 | 0 | 48 | 33
2022-02-11 | B68957 | 2 | 저탄소 | 16MNCRS5H | TUNDISH교체 | Si 탈산 | B | 18 | 79 | 48400 | 121.63 | D | D |  | D | 1 |  | 1 | 1555 | 1564 | 10100 |  |  | 10100 | 105.21 | 17 | 95999 | 1685 |  | Y | 54 | 50 | [7 empty] | 김규완 | 2 |  |  |  |  | Y |  | 97.1 | 11-6 | 0 | 193.72 | A |  | 1689 | 1 | 0.46 | 1608 | 2.19 | 96 | 38 | 286 | 4:46 | 18 | 19 | 0 | 41 | 150 | 149.01 | 0 | 0 | N2 | 2022-02-11 21:36 | 2022-02-11 22:03 | 27 | 2022-02-11 21:05 | 58 |  |  |  |  | N | [7 empty] | 23 | 5 | 33.59 | 0 | [19 empty] | 1.89 |  |  |  | 0.89 | 0.89 | A | [9 empty] | 1011 | 714 | 0 | 865 | 0 | 0 | 0 | 702 | 0 | 0 | 0 | 0 | 91 | 0 |  |  | 6 |  | 1
2022-02-11 | A69580 | 1 | 고탄소 | STB2 |  | Al 탈산 | B | 38 | 9 | 53800 | 84.4 | D | D | D |  | 1 | 1 |  | 1520 | 1535 | 5700 |  |  | 5700 | 67.37 | 10 | 84610 | 1559 |  | Y | 42 | 33 | [7 empty] | 김덕진 | 2 |  | Y |  |  | N |  | 106.35 | 13-10 | 271.3 | 0 | A |  | 1559 | 3 | 0.19 | 1515 | 1.13 | 59 | 28 | 274 | 4:34 | 25 | 25 | 38 | 0 |  | 0 |  | 500 | AR | 2022-02-11 21:04 | 2022-02-11 21:14 | 10 | 2022-02-11 21:01 | 13 |  |  |  |  | Y |  |  |  | Y | [5 empty] | 170.85 | 27.48 | [20 empty] | 1.071 |  |  | 0.07 | 0 | A | [9 empty] | 0 | 41 | 294 | 20 | 0 | 126 | 0 | 591 | 0 | 493 | 0 | 0 | 121 | 104
2022-02-11 | A69581 | 1 | 고탄소 | STB2 |  | Al 탈산 | B | 29 | 13 | 53600 | 75.5 | D | D | D |  | 1 | 1 |  | 1520 | 1538 | 5400 |  |  | 5400 | 53.82 | 12 | 100334 | 1564 |  | Y | 41 | 31 | [7 empty] | 김덕진 | 2 |  |  | Y |  | N |  |  |  | 269.26 | 0 | A |  | 1564 | 3 | 0.19 | 1522 | 1.2 | 66 | 27 | 145 | 2:25 | 25 | 25 | 39 | 0 |  | 0 |  | 500 | AR | 2022-02-11 21:57 | 2022-02-11 22:26 | 30 | 2022-02-11 21:56 | 31 |  |  |  |  | Y |  |  |  | Y | [5 empty] | 139.95 | 37.47 | [20 empty] | 0.841 |  |  | 1.08 | 0 | A | [9 empty] | 0 | 31 | 314 | 19 | 0 | 126 | 0 | 592 | 0 | 548 | 0 | 0 | 176 | 109
2022-02-11 | B68958 | 2 | 저탄소 | 16MNCRS5H |  | Si 탈산 | B | 32 | 52 | 52150 | 100.93 | D | D |  | A | 1 |  | 1 | 1555 | 1598 | 7900 |  |  | 7900 | 82.29 | 17 | 95999 | 1666 |  | Y | 47 | 40 | [7 empty] | 김규완 | 2 |  |  |  |  | N |  |  |  | 0 | 175.02 | A |  | 1662 | 1 | 0.23 | 1591 | 1.71 | 79 | 30 | 280 | 4:40 | 18 | 18 | 0 | 42 |  | 33.93 | 0 | 0 | N2 | 2022-02-11 22:26 | 2022-02-11 23:04 | 39 | 2022-02-11 22:05 | 59 |  |  |  |  | N | [7 empty] | 6 | 5 | 7.73 | 2.26 | [23 empty] | 0.59 | 0.59 | A | [9 empty] | 1098 | 633 | 0 | 678 | 0 | 0 | 0 | 703 | 0 | 0 | 0 | 0 | 99 | 8 |  |  | 6
2022-02-11 | A69582 | 1 | 고탄소 | STB2 |  | Al 탈산 | B | 5 | 53 | 51500 | 103.83 | D | A | A |  | 1 | 1 |  | 1520 | 1538 | 6800 |  |  | 6800 | 67.77 | 12 | 100334 | 1590 |  | Y | 46 | 36 | [7 empty] | 김덕진 | 2 | [6 empty] | 103.65 | 12-7 | 255.94 | 0 | A |  | 1566 | 3 | 0.21 | 1524 | 0.74 | 68 | 34 | 275 | 4:35 | 25 | 25 | 40 | 0 |  | 0 |  | 800 | AR | 2022-02-11 23:26 | 2022-02-11 23:49 | 23 | 2022-02-11 23:25 | 24 |  |  |  |  | Y |  |  |  | Y | [5 empty] | 195.59 | 158.57 | [20 empty] | 0.882 |  |  | 30.59 | 0 | B | [9 empty] | 0 | 0 | 260 | 19 | 0 | 126 | 0 | 647 | 0 | 398 | 0 | 0 | 164 | 9
2022-02-11 | B68959 | 2 | 저탄소 | 16MNCRS5H |  | Si 탈산 | B | 35 | 52 | 52000 | 99.88 | A | A |  | A | 1 |  | 1 | 1555 | 1564 | 8300 |  |  | 8300 | 86.46 | 17 | 95999 | 1659 | 363 | Y | 47 | 41 | [7 empty] | 임현진 | 2 |  |  |  |  | Y |  | 98.3 | 12-2 | 0 | 103.57 | A |  | 1647 | 1 | 0.27 | 1573 | 1.81 | 61 | 23 | 320 | 5:20 | 18 | 18 | 0 | 43 |  | 30.15 | 0 | 0 | N2 | 2022-02-11 23:48 | 2022-02-12 00:06 | 18 | 2022-02-11 23:32 | 34 |  |  |  |  | N | [7 empty] | 4 | 5 | 10.13 | 0 | [23 empty] | 0.52 | 0.52 | A | [9 empty] | 986 | 722 | 0 | 952 | 0 | 0 | 0 | 1053 | 0 | 0 | 0 | 0 | 261 | 8 |  |  | 6
2022-02-11 | B68960 | 2 | 저탄소 | 16MNCRS5H | 잔강최소화전 | Si 탈산 | B | 16 | 66 | 49800 | 95.77 | A | A |  | A | 1 |  | 1 | 1555 | 1547 | 8100 |  |  | 8100 | 84.38 | 17 | 95999 | 1641 |  | Y | 45 | 40 | [7 empty] | 임현진 | 2 |  |  |  |  | Y |  | 105.1 | 12-6 | 0 | 99.5 | A |  | 1633 | 1 | 0.23 | 1576 | 1.47 | 64 | 23 | 159 | 2:39 | 18 | 18 | 0 | 44 |  | 27.88 | 0 | 0 | N2 | 2022-02-12 00:46 | 2022-02-12 01:05 | 19 | 2022-02-12 00:29 | 36 |  |  |  |  | N | [7 empty] | 6 | 4 | 9.1 | 0 | [23 empty] | 0.7 | 0.7 | A | [9 empty] | 878 | 894 | 0 | 792 | 0 | 0 | 0 | 504 | 0 | 0 | 0 | 0 | 100 | 0 |  |  | 6
2022-02-11 | A69583 | 1 | 고탄소 | STB2 | TUNDISH교체전 | Al 탈산 | B | 1 | 4 | 53900 | 93.82 | A | A | A |  | 1 | 1 |  | 1520 | 1559 | 5100 |  |  | 5100 | 49.66 | 13 | 102706 | 1569 |  | Y | 44 | 30 |  |  | A69580 |  |  |  |  | 조관훈 | 2 |  | Y |  |  |  |  | 103.5 | 13-8 | 155.11 | 5.86 | A |  | 1569 | 3 | 0.18 | 1515 | 1.1 | 59 | 32 | 268 | 4:28 | 25 | 25 | 41 | 0 |  | 0 |  | 400 | AR | 2022-02-12 00:47 | 2022-02-12 00:55 | 8 | 2022-02-12 00:46 | 9 |  |  |  |  | Y |  |  |  | Y | [5 empty] | 102.65 | 111.74 | [20 empty] | 0.757 |  |  | 44.14 | 0 | A | [9 empty] | 0 | 0 | 332 | 0 | 0 | 155 | 0 | 861 | 0 | 496 | 0 | 0 | 156 | 55
2022-02-11 | B68961 | 2 | 저탄소 | SCM415 | 잔강최소화 | Al 탈산 | B | 18 | 80 | 48300 | 83.23 | A | A |  | A | 1 |  | 1 | 1555 | 1527 | 8000 |  |  | 8000 | 81.76 | 12 | 97853 | 1640 |  | Y | 44 | 39 | [7 empty] | 임현진 | 2 |  |  |  |  | Y |  | 98.6 | 11-7 | 0 | 142.44 | A |  | 1638 | 1 | 0.24 | 1588 | 1.57 | 72 | 10 | 217 | 3:37 | 15 | 15 | 0 | 45 | 70 | 49.85 | 0 | 0 | N2 | 2022-02-12 01:43 | 2022-02-12 02:23 | 40 | 2022-02-12 01:33 | 50 |  |  |  |  | N | [7 empty] | 2 | 5 | 0 | 14.17 | [23 empty] | 0.31 | 0.31 | A | [9 empty] | 625 | 646 | 0 | 69 | 0 | 342 | 0 | 804 | 0 | 207 | 0 | 0 | 0 | 0 |  |  | 6
2022-02-11 | A69584 | 1 | 저탄소 | SCR420H1V | TUNDISH교체 | Al 탈산 | B | 38 | 10 | 53800 | 80.22 | A | A | A |  | 1 | 1 |  | 1540 | 1577 | 7300 |  |  | 7300 | 71.9 | 12 | 101532 | 1666 |  | Y | 44 | 37 | [10 empty] | Y |  |  |  |  | 103.35 | 13-7 | 0 | 167.04 | A |  | 1666 | 3 | 0.19 | 1614 | 1.53 | 105 | 44 | 413 | 6:53 | 13 | 20 | 42 | 0 |  | 0 |  | 999 | N2 | 2022-02-12 01:44 | 2022-02-12 02:23 | 39 | 2022-02-12 01:42 | 41 |  |  |  |  | Y |  |  |  | Y | [5 empty] | 0 | 199.48 | [19 empty] | 2.12 |  |  |  | 0 | 7.42 | A | [9 empty] | 896 | 752 | 0 | 58 | 0 | 258 | 0 | 657 | 0 | 512 | 0 | 0 | 0 | 9 |  |  | 9 |  | 1
2022-02-11 | B68962 | 2 | 저탄소 | SCM415 |  | Al 탈산 | B | 32 | 53 | 52500 | 87.97 | A | A |  | A | 1 |  | 1 | 1555 | 1529 | 7500 |  |  | 7500 | 84.11 | 11 | 89169 | 1644 |  | Y | 45 | 37 | [7 empty] | 임현진 | 2 |  |  |  |  | Y |  | 104.6 | 12-8 | 0 | 191.96 | A |  | 1628 | 1 | 0.27 | 1582 | 1.21 | 66 | 27 | 233 | 3:53 | 15 | 15 | 0 | 46 |  | 67.44 | 0 | 0 | N2 | 2022-02-12 03:02 | 2022-02-12 03:25 | 23 | 2022-02-12 02:56 | 29 |  |  |  |  | N | [8 empty] | 5 | 0 | 21.96 | [23 empty] | 0 | 0 | A | [9 empty] | 640 | 649 | 0 | 34 | 0 | 314 | 0 | 505 | 0 | 206 | 0 | 0 | 100 | 8 |  |  | 6
2022-02-11 | A69585 | 1 | 저탄소 | SCR420H1V |  | Al 탈산 | B | 29 | 14 | 53400 | 64.38 | A | A | A |  | 1 | 1 |  | 1540 | 1545 | 6500 |  |  | 6500 | 76.82 | 10 | 84610 | 1629 |  | Y | 41 | 32 | [10 empty] | Y | [6 empty] | 0 | 191.24 | A |  | 1629 | 3 | 0.18 | 1593 | 1.5 | 84 | 34 | 305 | 5:05 | 13 | 16 | 43 | 0 |  | 0 |  | 999 | N2 | 2022-02-12 02:39 | 2022-02-12 03:24 | 45 | 2022-02-12 02:39 | 45 |  |  |  |  | Y |  |  |  | Y | [5 empty] | 0 | 145.81 | [23 empty] | 0 | 20.89 | A | [9 empty] | 1013 | 677 | 0 | 73 | 0 | 248 | 0 | 498 | 0 | 396 | 0 | 0 | 0 | 10
2022-02-11 | B68963 | 2 | 저탄소 | SCM415 |  | Al 탈산 | B | 35 | 53 | 52000 | 75.9 | A | A |  | A | 1 |  | 1 | 1555 | 1534 | 6900 |  |  | 6900 | 74.17 | 11 | 93024 | 1638 |  | Y | 41 | 33 | [7 empty] | 임현진 | 2 |  |  |  |  | Y |  |  |  | 0 | 123.95 | A |  | 1623 | 1 | 0.22 | 1582 | 1.46 | 66 | 19 | 190 | 3:10 | 15 | 15 | 0 | 47 |  | 35.05 | 0 | 0 | N2 | 2022-02-12 03:53 | 2022-02-12 04:33 | 41 | 2022-02-12 03:46 | 47 |  |  |  |  | N | [8 empty] | 4.5 | 0 | 12.76 | [23 empty] | 0 | 0 | A | [9 empty] | 436 | 743 | 0 | 56 | 0 | 330 | 0 | 554 | 0 | 205 | 0 | 0 | 0 | 4 |  |  | 6
2022-02-11 | A69586 | 1 | 저탄소 | SCR420H1V |  | Al 탈산 | B | 5 | 54 | 51800 | 71.85 | A | A | A |  | 1 | 1 |  | 1540 | 1534 | 7500 |  |  | 7500 | 88.64 | 10 | 84610 | 1632 |  | Y | 43 | 37 | [15 empty] | 103 | 12-6 | 0 | 278.58 | A |  | 1632 | 3 | 0.18 | 1589 | 1.48 | 80 | 31 | 339 | 5:39 | 13 | 15 | 44 | 0 |  | 0 |  | 999 | N2 | 2022-02-12 03:50 | 2022-02-12 04:25 | 35 | 2022-02-12 03:50 | 35 |  |  |  |  | Y |  |  |  | Y | [5 empty] | 0 | 160.31 | [23 empty] | 0 | 34.06 | A | [9 empty] | 1131 | 638 | 0 | 20 | 0 | 222 | 0 | 496 | 0 | 448 | 0 | 0 | 0 | 7
2022-02-11 | B68964 | 2 | 저탄소 | SCM415 |  | Al 탈산 | B | 16 | 67 | 50050 | 76.57 | A | A |  | A | 1 |  | 1 | 1555 | 1552 | 7000 |  |  | 7000 | 71.95 | 12 | 97288 | 1644 |  | Y | 42 | 33 | [7 empty] | 임현진 | 2 |  |  |  |  | Y |  |  |  | 0 | 133.31 | A |  | 1641 | 1 | 0.22 | 1587 | 1.93 | 71 | 22 | 226 | 3:46 | 15 | 15 | 0 | 48 |  | 67.6 | 0 | 0 | N2 | 2022-02-12 04:51 | 2022-02-12 05:37 | 46 | 2022-02-12 04:44 | 53 |  |  |  |  | N | [8 empty] | 5 | 0 | 20.62 | [23 empty] | 0 | 0 | A | [9 empty] | 707 | 577 | 0 | 86 | 0 | 337 | 0 | 504 | 0 | 204 | 0 | 0 | 0 | 0 |  |  | 6
2022-02-11 | A69587 | 1 | 저탄소 | SCR420H1V |  | Al 탈산 | B | 1 | 5 | 53800 | 67.92 | A | A | A |  | 1 | 1 |  | 1540 | 1548 | 6000 |  |  | 6000 | 59.09 | 12 | 101532 | 1622 |  | Y | 41 | 22 | [10 empty] | Y |  |  |  |  | 101.85 | 13-6 | 0 | 163.39 | A |  | 1622 | 3 | 0.18 | 1582 | 1.48 | 73 | 25 | 357 | 5:57 | 13 | 17 | 45 | 0 |  | 0 |  | 999 | N2 | 2022-02-12 04:50 | 2022-02-12 05:27 | 37 | 2022-02-12 04:50 | 37 |  |  |  |  | Y |  |  |  | Y | [5 empty] | 0 | 151.61 | [23 empty] | 0 | 35.29 | A | [9 empty] | 1155 | 616 | 0 | 19 | 0 | 212 | 0 | 496 | 0 | 432 | 0 | 0 | 0 | 9
2022-02-11 | B68965 | 2 | 저탄소 | SCM415 | TUNDISH교체전 | Al 탈산 | B | 18 | 81 | 48600 | 82.92 | A | A |  | A | 1 |  | 1 | 1555 | 1569 | 7100 |  |  | 7100 | 73.75 | 13 | 96267 | 1644 |  | Y | 44 | 34 | [7 empty] | 임현진 | 2 |  |  |  |  | Y |  | 99 | 11-7 | 0 | 167.61 | A |  | 1647 | 1 | 0.29 | 1588 | 1.9 | 72 | 29 | 232 | 3:52 | 15 | 15 | 0 | 49 |  | 50.21 | 0 | 0 | N2 | 2022-02-12 05:55 | 2022-02-12 06:43 | 49 | 2022-02-12 05:44 | 59 |  |  |  |  | N | [7 empty] | 3 | 4.5 | 0 | 16.44 | [23 empty] | 0.33 | 0.33 | A | [9 empty] | 437 | 782 | 105 | 85 | 0 | 321 | 0 | 501 | 0 | 205 | 0 | 0 | 0 | 5 |  |  | 4
2022-02-11 | A69588 | 1 | 저탄소 | SCR420H1V |  | Al 탈산 | B | 38 | 11 | 53400 | 66.22 | A | A | A |  | 1 | 1 |  | 1540 | 1547 | 6000 |  |  | 6000 | 59.09 | 12 | 101532 | 1612 |  | Y | 41 | 34 | [10 empty] | Y |  |  |  |  | 99.5 | 13-2 | 0 | 195.54 | A |  | 1622 | 3 | 0.18 | 1595 | 1.08 | 86 | 39 | 305 | 5:05 | 13 | 14 | 46 | 0 |  | 0 |  | 600 | N2 | 2022-02-12 05:46 | 2022-02-12 06:28 | 42 | 2022-02-12 05:45 | 43 |  |  |  |  | Y |  |  |  | Y | [5 empty] | 0 | 124.5 | [23 empty] | 0 | 36.48 | A | [9 empty] | 808 | 805 | 0 | 0 | 0 | 196 | 0 | 499 | 0 | 446 | 0 | 0 | 0 | 7
2022-02-11 | A69589 | 1 | 저탄소 | SCR420H1V |  | Al 탈산 | B | 29 | 15 | 53200 | 68.37 | A | B | B |  | 1 | 1 |  | 1540 | 1585 | 4900 |  |  | 4900 | 32.17 | 18 | 152298 | 1623 |  | Y | 40 | 28 | [7 empty] | 조관훈 | 2 |  |  | Y |  |  |  | 108.9 | 14-2 | 0 | 212.49 | A |  | 1623 | 3 | 0.19 | 1590 | 1.27 | 81 | 39 | 265 | 4:25 | 13 | 15 | 47 | 0 |  | 0 |  | 700 | N2 | 2022-02-12 06:48 | 2022-02-12 07:26 | 38 | 2022-02-12 06:46 | 40 |  |  |  |  | Y |  |  |  | Y | [5 empty] | 0 | 157.76 | [23 empty] | 0 | 0 | A | [9 empty] | 1078 | 706 | 0 | 270 | 0 | 203 | 0 | 496 | 0 | 399 | 0 | 0 | 0 | 13
2022-02-11 | B68966 | 2 | 중탄소 | AE4140MB | TUNDISH교체 | Al 탈산 | B | 32 | 54 | 52000 | 99.27 | A | B |  | B | 1 |  | 1 | 1540 | 1528 | 9300 |  |  | 9300 | 99.92 | 11 | 93071 | 1664 |  | Y | 48 | 43 | [7 empty] | 임현진 | 2 | [6 empty] | 105.4 | 12-9 | 244.84 | 0 | A |  | 1653 | 1 | 0.38 | 1576 | 1.71 | 84 | 36 | 244 | 4:04 | 16 | 21 | 0 | 50 |  | 95 | 0 | 0 | AR | 2022-02-12 07:22 | 2022-02-12 08:09 | 47 | 2022-02-12 07:09 | 60 |  |  |  |  | Y | [7 empty] | 6 | 4 | 28.73 | 0 | [16 empty] | 1.1 |  |  | 1.77 |  |  |  | 0.31 | 0.31 | A | [9 empty] | 1544 | 0 | 1039 | 96 | 0 | 334 | 0 | 1000 | 0 | 207 | 0 | 0 | 101 | 20 |  |  | 12 |  | 1
2022-02-12 | B68967 | 2 | 중탄소 | AE4140MB |  | Al 탈산 | B | 35 | 54 | 52000 | 103.92 | B | B |  | B | 1 |  | 1 | 1540 | 1549 | 7600 |  |  | 7600 | 81.89 | 13 | 92813 | 1593 |  | Y | 45 | 40 | [7 empty] | 임승우 | 2 | [6 empty] | 104.1 | 12-7 | 193.61 | 0 | A |  | 1625 | 1 | 0.33 | 1558 | 1.36 | 66 | 27 | 230 | 3:50 | 18 | 19 | 0 | 51 |  | 48.46 | 0 | 0 | AR | 2022-02-12 08:26 | 2022-02-12 09:12 | 46 | 2022-02-12 08:06 | 66 |  |  |  |  | Y | [7 empty] | 5 | 4 | 14.6 | 0 | [20 empty] | 0.83 |  |  | 0.29 | 0.29 | A | [9 empty] | 1522 | 0 | 1092 | 85 | 0 | 286 | 0 | 862 | 0 | 159 | 0 | 0 | 50 | 14 |  |  | 11
2022-02-12 | A69590 | 1 | 저탄소 | BP-SCR420HC | 유사강종연연주 | Al 탈산 | B | 5 | 55 | 51300 | 69.02 | B | B | B |  | 1 | 1 |  | 1540 | 1569 | 5200 |  |  | 5200 | 102.43 | 6 | 50766 | 1611 |  | Y | 40 | 26 | [7 empty] | 김형철 | 2 |  | Y |  |  |  |  | 99.1 | 12-2 | 0 | 227.79 | A |  | 1611 | 3 | 0.2 | 1583 | 1.04 | 72 | 32 | 339 | 5:39 | 16 | 16 | 48 | 0 |  | 0 |  | 500 | N2 | 2022-02-12 07:56 | 2022-02-12 08:29 | 33 | 2022-02-12 07:53 | 36 |  |  |  |  | Y |  |  |  | Y | [5 empty] | 0 | 162.16 | [23 empty] | 4.73 | 0 | A | [9 empty] | 1032 | 497 | 0 | 14 | 0 | 219 | 0 | 499 | 0 | 400 | 0 | 0 | 0 | 9 |  |  | 6
2022-02-12 | A69591 | 1 | 저탄소 | BP-SCR420HC |  | Al 탈산 | B | 1 | 6 | 53800 | 66.1 | B | B | B |  | 1 | 1 |  | 1540 | 1550 | 5400 |  |  | 5400 | 63.82 | 10 | 84610 | 1611 |  | Y | 37 | 33 | [7 empty] | 김형철 | 2 |  | Y |  |  |  |  | 97.95 | 13-2 | 0 | 121.97 | A |  | 1611 | 3 | 0.19 | 1579 | 1.14 | 68 | 32 | 285 | 4:45 | 16 | 16 | 49 | 0 |  | 0 |  | 500 | N2 | 2022-02-12 08:55 | 2022-02-12 09:25 | 31 | 2022-02-12 08:54 | 32 |  |  |  |  | Y |  |  |  | Y | [5 empty] | 0 | 168.27 | [23 empty] | 9.66 | 0 | A | [9 empty] | 731 | 648 | 0 | 13 | 0 | 185 | 0 | 502 | 0 | 397 | 0 | 0 | 0 | 19
2022-02-12 | B68968 | 2 | 중탄소 | AE4140MB |  | Al 탈산 | B | 16 | 68 | 49650 | 94.7 | B | B |  | B | 1 |  | 1 | 1540 | 1516 | 8000 |  |  | 8000 | 83.14 | 14 | 96225 | 1641 |  | Y | 44 | 39 | [7 empty] | 임승우 | 2 | [6 empty] | 97.35 | 11-8 | 238.82 | 0 | A |  | 1622 | 1 | 0.25 | 1562 | 1.35 | 70 | 31 | 261 | 4:21 | 18 | 20 | 0 | 52 |  | 35.52 | 0 | 0 | AR | 2022-02-12 09:34 | 2022-02-12 10:15 | 41 | 2022-02-12 09:23 | 52 |  |  |  |  | Y | [8 empty] | 4 | 14.68 | 0 | [20 empty] | 1.01 |  |  | 0.33 | 0.33 | A | [9 empty] | 1454 | 0 | 994 | 61 | 0 | 306 | 0 | 885 | 0 | 159 | 0 | 0 | 55 | 10 |  |  | 13
2022-02-12 | A69592 | 1 | 저탄소 | BP-SCR420HC |  | Al 탈산 | B | 38 | 12 | 53300 | 70.1 | B | B | B |  | 1 | 1 |  | 1540 | 1541 | 5900 |  |  | 5900 | 58.11 | 12 | 101532 | 1615 |  | Y | 41 | 35 | [7 empty] | 김형철 | 2 |  | Y |  |  |  |  | 104.4 | 13-7 | 0 | 190.47 | A |  | 1615 | 3 | 0.2 | 1585 | 1.03 | 74 | 33 | 289 | 4:49 | 16 | 16 | 50 | 0 |  | 0 |  | 700 | N2 | 2022-02-12 09:59 | 2022-02-12 10:21 | 22 | 2022-02-12 09:58 | 23 |  |  |  |  | Y |  |  |  | Y | [5 empty] | 0 | 182.75 | [23 empty] | 11.02 | 0 | A | [9 empty] | 859 | 718 | 0 | 36 | 0 | 213 | 0 | 646 | 0 | 401 | 0 | 0 | 30 | 0
2022-02-12 | B68969 | 2 | 중탄소 | AE4140MB |  | Al 탈산 | B | 18 | 82 | 48300 | 111.53 | B | B |  | B | 1 |  | 1 | 1540 | 1530 | 8400 |  |  | 8400 | 54.26 | 22 | 154822 | 1634 |  | Y | 50 | 42 | [7 empty] | 임승우 | 2 | [6 empty] | 104.7 | 12-3 | 303.25 | 0 | A |  | 1627 | 1 | 0.35 | 1554 | 1.45 | 62 | 28 | 369 | 6:09 | 18 | 22 | 0 | 53 |  | 280.22 | 0 | 0 | AR | 2022-02-12 10:55 | 2022-02-12 11:15 | 20 | 2022-02-12 10:39 | 36 |  |  |  |  | Y | [8 empty] | 4 | 84.81 | 0 | [20 empty] | 0.67 |  |  | 0.81 | 0.81 | A | [9 empty] | 1583 | 0 | 1086 | 112 | 0 | 301 | 0 | 849 | 0 | 159 | 0 | 0 | 48 | 22 |  |  | 13
2022-02-12 | A69593 | 1 | 저탄소 | BP-SCR420HC |  | Al 탈산 | B | 29 | 16 | 52900 | 67.65 | B | B | B |  | 1 | 1 |  | 1540 | 1557 | 5100 |  |  | 5100 | 60.28 | 10 | 84610 | 1616 |  | Y | 38 | 29 | [7 empty] | 김형철 | 2 |  | Y |  |  |  |  | 99.35 | 13-1 | 0 | 198.51 | A |  | 1616 | 3 | 0.2 | 1577 | 1.39 | 66 | 30 | 300 | 5:00 | 16 | 16 | 51 | 0 |  | 0 |  | 600 | N2 | 2022-02-12 11:00 | 2022-02-12 11:20 | 20 | 2022-02-12 10:58 | 22 |  |  |  |  | Y |  |  |  | Y | [5 empty] | 0 | 181.89 | [23 empty] | 0.01 | 0 | A | [9 empty] | 882 | 621 | 0 | 32 | 0 | 180 | 0 | 496 | 0 | 399 | 0 | 0 | 0 | 18 |  |  | 4
2022-02-12 | B68970 | 2 | 중탄소 | AE4140M12 |  | Al 탈산 | B | 32 | 55 | 52000 | 100.95 | B | B |  | B | 1 |  | 1 | 1540 | 1569 | 7600 |  |  | 7600 | 159.76 | 6 | 47572 | 1607 |  | N | 48 | 42 | [7 empty] | 임승우 | 2 | [6 empty] | 106.8 | 12-10 | 264.16 | 0 | A |  | 1614 | 1 | 0.23 | 1550 | 1.27 | 59 | 24 | 415 | 6:55 | 18 | 19 | 0 | 54 |  | 40.24 | 0 | 0 | AR | 2022-02-12 11:49 | 2022-02-12 12:25 | 36 | 2022-02-12 11:37 | 48 |  |  |  |  | Y | [8 empty] | 3.2 | 21.06 | 0 | [20 empty] | 1.01 |  |  | 0.47 | 0.47 | A | [9 empty] | 1685 | 0 | 1211 | 67 | 0 | 380 | 0 | 1186 | 0 | 159 | 0 | 0 | 100 | 14 |  |  | 13
2022-02-12 | A69594 | 1 | 저탄소 | BP-SCR420HC |  | Al 탈산 | B | 5 | 56 | 51400 | 67.97 | B | B | B |  | 1 | 1 |  | 1540 | 1565 | 5600 |  |  | 5600 | 55.16 | 12 | 101532 | 1617 |  | Y | 37 | 31 | [7 empty] | 김형철 | 2 |  | Y |  |  |  |  | 101.95 | 12-5 | 0.09 | 246.38 | A |  | 1617 | 3 | 0.21 | 1588 | 1 | 77 | 37 | 292 | 4:52 | 16 | 16 | 52 | 0 |  | 0 |  | 600 | N2 | 2022-02-12 12:01 | 2022-02-12 12:16 | 15 | 2022-02-12 11:58 | 18 |  |  |  |  | Y |  |  |  | Y | [5 empty] | 0 | 191.89 | [23 empty] | 1.27 | 0 | A | [9 empty] | 1014 | 579 | 0 | 14 | 0 | 205 | 0 | 606 | 0 | 399 | 0 | 0 | 21 | 21
2022-02-12 | B68971 | 2 | 중탄소 | AE4140M12 |  | Al 탈산 | B | 35 | 55 | 51750 | 98.58 | B | B |  | B | 1 |  | 1 | 1540 | 1535 | 8600 |  |  | 8600 | 86.99 | 13 | 98859 | 1626 |  | Y | 49 | 44 | [7 empty] | 임승우 | 2 | [6 empty] | 108.35 | 13-1 | 346.48 | 0 | A |  | 1612 | 1 | 0.27 | 1552 | 1.37 | 61 | 28 | 404 | 6:44 | 18 | 18 | 0 | 55 |  | 42.24 | 0 | 0 | AR | 2022-02-12 13:14 | 2022-02-12 13:34 | 20 | 2022-02-12 13:02 | 32 |  |  |  |  | Y | [8 empty] | 3.8 | 14.52 | 0 | [20 empty] | 0.76 |  |  | 0.55 | 0.55 | A | [9 empty] | 1773 | 0 | 1210 | 76 | 0 | 383 | 0 | 952 | 0 | 415 | 0 | 0 | 99 | 23 |  |  | 9
2022-02-12 | A69595 | 1 | 저탄소 | BP-SCR420HC |  | Al 탈산 | B | 1 | 7 | 53900 | 68.18 | B | B | B |  | 1 | 1 |  | 1540 | 1553 | 5300 |  |  | 5300 | 52.2 | 12 | 101532 | 1613 |  | Y | 39 | 33 | [7 empty] | 박재승 | 2 |  | Y |  |  |  |  | 101.15 | 13-5 | 0 | 180.04 | A |  | 1613 | 3 | 0.2 | 1577 | 1.29 | 66 | 28 | 297 | 4:57 | 16 | 16 | 53 | 0 |  | 0 |  | 600 | N2 | 2022-02-12 13:00 | 2022-02-12 13:21 | 21 | 2022-02-12 12:58 | 23 |  |  |  |  | Y |  |  |  | Y | [5 empty] | 0 | 182.5 | [23 empty] | 0.03 | 0 | A | [9 empty] | 411 | 1042 | 0 | 43 | 0 | 157 | 0 | 498 | 0 | 399 | 0 | 0 | 0 | 6
2022-02-12 | B68972 | 2 | 중탄소 | AE4140M12 |  | Al 탈산 | B | 16 | 69 | 50000 | 99.22 | B | B |  | D | 1 |  | 1 | 1540 | 1601 | 6000 |  |  | 6000 | 64.74 | 12 | 92673 | 1624 |  | Y | 43 | 35 | [7 empty] | 임승우 | 2 | [6 empty] | 107.1 | 12-7 | 297.09 | 0 | A |  | 1613 | 1 | 0.25 | 1557 | 1.32 | 66 | 25 | 252 | 4:12 | 18 | 19 | 0 | 56 |  | 78.24 | 0 | 0 | AR | 2022-02-12 14:18 | 2022-02-12 14:44 | 26 | 2022-02-12 13:59 | 45 |  |  |  |  | Y | [7 empty] | 3 | 4 | 22.37 | 0 | [20 empty] | 0.85 |  |  | 0.21 | 0.21 | A | [9 empty] | 1675 | 0 | 1170 | 71 | 0 | 393 | 0 | 907 | 0 | 412 | 0 | 0 | 108 | 29 |  |  | 6
2022-02-12 | A69596 | 1 | 저탄소 | SCR420HC |  | Al 탈산 | B | 38 | 13 | 53200 | 70.32 | B | B | D |  | 1 | 1 |  | 1540 | 1566 | 5500 |  |  | 5500 | 54.17 | 12 | 101532 | 1609 |  | Y | 42 | 33 | [7 empty] | 김형철 | 2 |  | Y |  |  |  |  | 106.85 | 13-10 | 0 | 217.98 | A |  | 1609 | 3 | 0.2 | 1581 | 0.97 | 70 | 33 | 325 | 5:25 | 16 | 16 | 54 | 0 |  | 0 |  | 999 | N2 | 2022-02-12 14:03 | 2022-02-12 14:23 | 19 | 2022-02-12 14:03 | 20 |  |  |  |  | Y |  |  |  | Y | [5 empty] | 0 | 196.21 | [23 empty] | 1.3 | 0 | A | [9 empty] | 1060 | 569 | 0 | 31 | 0 | 208 | 0 | 695 | 0 | 510 | 0 | 0 | 48 | 12
2022-02-12 | A69597 | 1 | 저탄소 | SCR420HC | TUNDISH교체전 | Al 탈산 | B | 29 | 17 | 53800 | 67.45 | B | D | D |  | 1 | 1 |  | 1540 | 1556 | 6300 |  |  | 6300 | 70.9 | 12 | 88856 | 1624 |  | Y | 42 | 29 | [7 empty] | 김덕진 | 2 |  | Y |  |  |  |  | 104.8 | 13-7 | 0 | 167.83 | A |  | 1624 | 3 | 0.2 | 1583 | 1.58 | 72 | 33 | 294 | 4:54 | 16 | 16 | 55 | 0 |  | 0 |  | 999 | N2 | 2022-02-12 14:58 | 2022-02-12 15:26 | 28 | 2022-02-12 14:58 | 28 |  |  |  |  | Y |  |  |  | Y | [5 empty] | 0 | 178.76 | [23 empty] | 2.44 | 0 | A | [9 empty] | 1132 | 464 | 0 | 19 | 0 | 156 | 0 | 753 | 0 | 497 | 0 | 0 | 0 | 8 |  |  |  | 0
2022-02-12 | B68973 | 2 | 중탄소 | AE4140M12 |  | Al 탈산 | B | 18 | 83 | 48200 | 87.98 | D | D |  | D | 1 |  | 1 | 1540 | 1564 | 7700 |  |  | 7700 | 80.89 | 13 | 95195 | 1605 |  | Y | 44 | 41 | [7 empty] | 임승우 | 2 | [6 empty] | 97.5 | 11-6 | 55.4 | 0 | A |  | 1618 | 1 | 0.26 | 1557 | 1.57 | 66 | 24 | 274 | 4:34 | 18 | 19 | 0 | 57 |  | 96.31 | 0 | 0 | AR | 2022-02-12 15:31 | 2022-02-12 15:52 | 21 | 2022-02-12 15:21 | 31 |  |  |  |  | Y | [7 empty] | 2 | 5 | 23.26 | 0 | [20 empty] | 0.79 |  |  | 0.13 | 0.13 | A | [9 empty] | 1662 | 0 | 1098 | 48 | 0 | 367 | 0 | 1398 | 0 | 203 | 0 | 0 | 56 | 20 |  |  | 6
2022-02-12 | A69598 | 1 | 저탄소 | SM18CM9 | TUNDISH교체 | Al 탈산 | B | 5 | 57 | 51300 | 77.57 | D | D | D |  | 1 | 1 |  | 1540 | 1609 | 5400 |  |  | 5400 | 59.27 | 12 | 91104 | 1656 |  | Y | 39 | 30 | [7 empty] | 김덕진 | 2 | [6 empty] | 105 | 12-8 | 170.91 | 2.27 | A |  | 1656 | 3 | 0.2 | 1605 | 1.34 | 92 | 32 | 286 | 4:46 | 18 | 20 | 56 | 0 |  | 0 |  | 550 | Ar | 2022-02-12 16:08 | 2022-02-12 16:51 | 44 | 2022-02-12 16:07 | 44 |  |  |  |  | Y |  |  |  | Y | [5 empty] | 134.65 | 75.84 | [19 empty] | 2.11 |  |  |  | 3.91 | 0 | A | [9 empty] | 0 | 0 | 1154 | 9 | 0 | 215 | 0 | 855 | 0 | 389 | 0 | 0 | 0 | 44 |  |  |  |  | 1
2022-02-12 | B68974 | 2 | 중탄소 | AE4140M12 |  | Al 탈산 | B | 32 | 56 | 51450 | 103.5 | D | D |  | D | 1 |  | 1 | 1540 | 1536 | 8400 |  |  | 8400 | 86.25 | 12 | 97386 | 1615 |  | Y | 45 | 42 |  |  | A69596 | 05 |  |  |  | 김규완 | 2 |  | Y |  |  | Y |  | 111.05 | 13-4 | 88.39 | 0 | A |  | 1614 | 1 | 0.29 | 1559 | 1.53 | 68 | 22 | 239 | 3:59 | 18 | 19 | 0 | 58 |  | 72.81 | 0 | 0 | AR | 2022-02-12 16:46 | 2022-02-12 17:02 | 16 | 2022-02-12 16:23 | 39 |  |  |  |  | Y | [8 empty] | 3.5 | 18.77 | 0 | [20 empty] | 0.53 |  |  | 0 | 0 | B | [9 empty] | 1571 | 0 | 1126 | 50 | 0 | 277 | 0 | 1491 | 0 | 205 | 0 | 0 | 69 | 14
2022-02-12 | A69599 | 1 | 저탄소 | SM18CM9 |  | Al 탈산 | B | 1 | 8 | 53900 | 70.87 | D | D | D |  | 1 | 1 |  | 1540 | 1576 | 4600 |  |  | 4600 | 48.87 | 12 | 94121 | 1614 |  | Y | 41 | 23 | [7 empty] | 김덕진 | 2 | [6 empty] | 102.6 | 13-6 | 112.83 | 0 | A |  | 1614 | 3 | 0.19 | 1595 | 0.63 | 82 | 31 | 239 | 3:59 | 18 | 18 | 57 | 0 |  | 0 |  | 500 | Ar | 2022-02-12 17:09 | 2022-02-12 17:54 | 44 | 2022-02-12 17:09 | 44 |  |  |  |  | Y |  |  |  | Y | [5 empty] | 112.33 | 46.6 | [23 empty] | 5.22 | 0 | A | [9 empty] | 0 | 0 | 1191 | 18 | 0 | 216 | 0 | 557 | 0 | 296 | 0 | 0 | 0 | 22
2022-02-12 | B68975 | 2 | 중탄소 | AE4140M12 | TUNDISH교체전 | Al 탈산 | B | 35 | 56 | 51400 | 98.43 | D | D |  | D | 1 |  | 1 | 1540 | 1530 | 9500 |  |  | 9500 | 71.57 | 17 | 132742 | 1634 |  | Y | 52 | 47 |  |  | A69597 |  |  |  |  | 김규완 | 2 |  |  | Y |  |  |  | 101.5 | 12-4 | 32.36 | 0 | A |  | 1627 | 1 | 0.26 | 1560 | 1.63 | 69 | 30 | 212 | 3:32 | 18 | 23 | 0 | 59 |  | 86.79 | 0 | 0 | AR | 2022-02-12 17:40 | 2022-02-12 18:06 | 26 | 2022-02-12 17:32 | 35 |  |  |  |  | Y | [8 empty] | 4 | 25.32 | 0 | [20 empty] | 0.69 |  |  | 0.1 | 0.1 | A | [9 empty] | 1552 | 0 | 1068 | 41 | 0 | 283 | 0 | 1503 | 0 | 204 | 0 | 0 | 109 | 21 |  |  | 9
2022-02-12 | A69600 | 1 | 저탄소 | SM18CM9 |  | Al 탈산 | B | 38 | 14 | 53000 | 83.27 | D | D |  | D | 1 |  | 1 | 1540 | 1592 | 5600 |  |  | 5600 | 57.57 | 12 | 97266 | 1661 |  | Y | 39 | 26 | [7 empty] | 김덕진 | 2 |  |  |  |  | Y |  | 94.6 | 12-6 | 179.69 | 0 | A |  | 1644 | 1 | 0.3 | 1573 | 1.97 | 60 | 23 | 166 | 2:46 | 18 | 19 | 0 | 60 |  | 104.35 | 0 | 0 | Ar | 2022-02-12 18:26 | 2022-02-12 18:55 | 29 | 2022-02-12 18:14 | 42 | [12 empty] | 2 |  | 22.99 | 0 | [23 empty] | 0.1 | 0.1 | A | [9 empty] | 0 | 0 | 1256 | 56 | 0 | 238 | 0 | 1000 | 0 | 553 | 0 | 0 | 113 | 12
2022-02-12 | B68976 | 2 | 중탄소 | SFMN438VS2 | TUNDISH교체 | Si 탈산 | B | 16 | 70 | 49450 | 117.17 | D | D |  | D | 1 |  | 1 | 1540 | 1559 | 9600 |  |  | 9600 | 103.15 | 11 | 93071 | 1677 | 364 | Y | 66 | 47 | [7 empty] | 김규완 | 2 |  |  |  |  | Y |  |  |  | 0 | 286.91 | A |  | 1662 | 1 | 0.38 | 1583 | 2 | 89 | 41 | 252 | 4:12 | 18 | 19 | 0 | 61 |  | 144.32 | 0 | 0 | N2 | 2022-02-12 19:07 | 2022-02-12 19:37 | 30 | 2022-02-12 18:45 | 52 |  |  |  |  | N | [7 empty] | 6 | 4.5 | 0 | 31.09 | [19 empty] | 1.58 |  |  |  | 0.91 | 0.91 | A | [9 empty] | 0 | 0 | 1301 | 90 | 0 | 0 | 0 | 1004 | 0 | 0 | 0 | 0 | 245 | 65 |  |  |  |  | 1
2022-02-12 | A69601 | 1 | 저탄소 | SM18CM9 |  | Al 탈산 | B | 29 | 18 | 53200 | 69.85 | D | D | D |  | 1 | 1 |  | 1540 | 1597 | 3800 |  |  | 3800 | 37.91 | 12 | 100236 | 1631 |  | Y | 38 | 18 | [7 empty] | 김덕진 | 2 | [6 empty] | 96.5 | 12-7 | 123.66 | 0 | A |  | 1631 | 3 | 0.18 | 1590 | 1.41 | 77 | 24 | 227 | 3:47 | 18 | 18 | 58 | 0 |  | 0 |  | 500 | Ar | 2022-02-12 19:10 | 2022-02-12 19:53 | 43 | 2022-02-12 19:08 | 45 |  |  |  |  | Y |  |  |  | Y | [5 empty] | 115.12 | 35.51 | 공치후 조엽 | [22 empty] | 0.01 | 0 | A | [9 empty] | 0 | 0 | 1253 | 0 | 0 | 243 | 0 | 751 | 0 | 299 | 0 | 0 | 0 | 42
2022-02-12 | B68977 | 2 | 중탄소 | SFMN438VS2 |  | Si 탈산 | B | 18 | 84 | 48650 | 103.87 | D | D |  | D | 1 |  | 1 | 1540 | 1544 | 8300 |  |  | 8300 | 89.18 | 11 | 93071 | 1658 |  | Y | 45 | 40 | [7 empty] | 김규완 | 2 |  |  |  |  | Y |  | 99.05 | 11-7 | 0 | 275.34 | A |  | 1651 | 1 | 0.31 | 1569 | 1.71 | 75 | 38 | 250 | 4:10 | 18 | 19 | 0 | 62 |  | 151.59 | 0 | 0 | N2 | 2022-02-12 20:13 | 2022-02-12 20:43 | 30 | 2022-02-12 19:51 | 51 |  |  |  |  | N | [7 empty] | 8 | 4.5 | 0 | 34.81 | [23 empty] | 0.85 | 0.85 | B | [9 empty] | 0 | 0 | 1237 | 41 | 0 | 0 | 0 | 705 | 0 | 0 | 0 | 0 | 100 | 23
2022-02-12 | A69602 | 1 | 저탄소 | SM18CM9 |  | Al 탈산 | B | 5 | 58 | 51300 | 73.77 | D | D | D |  | 1 | 1 |  | 1540 | 1604 | 3700 |  |  | 3700 | 36.76 | 12 | 100665 | 1626 |  | Y | 38 | 23 | [7 empty] | 김덕진 | 2 | [6 empty] | 96.35 | 11-9 | 149.64 | 0 | A |  | 1626 | 3 | 0.18 | 1586 | 1.21 | 73 | 31 | 225 | 3:45 | 18 | 18 | 59 | 0 |  | 0 |  | 500 | Ar | 2022-02-12 20:13 | 2022-02-12 20:50 | 37 | 2022-02-12 20:11 | 39 |  |  |  |  | Y |  |  |  | Y | [5 empty] | 114.37 | 60.4 | [23 empty] | 0.01 | 0 | A | [9 empty] | 0 | 0 | 1293 | 0 | 0 | 231 | 0 | 395 | 0 | 299 | 0 | 0 | 0 | 34
2022-02-12 | B68978 | 2 | 중탄소 | KFMN438V |  | Si 탈산 | B | 32 | 57 | 51650 | 98.85 | D | D |  | D | 1 |  | 1 | 1540 | 1531 | 8400 |  |  | 8400 | 82.74 | 12 | 101520 | 1656 |  | Y | 45 | 41 | [7 empty] | 김규완 | 2 |  |  |  |  | Y |  | 98.05 | 12-1 | 0 | 209.57 | A |  | 1657 | 1 | 0.32 | 1575 | 1.8 | 81 | 40 | 263 | 4:23 | 18 | 19 | 0 | 63 |  | 148.86 | 0 | 0 | N2 | 2022-02-12 21:12 | 2022-02-12 21:46 | 34 | 2022-02-12 20:52 | 53 |  |  |  |  | N | [7 empty] | 6 | 4 | 0 | 34.1 | [23 empty] | 0.85 | 0.85 | B | [9 empty] | 0 | 0 | 1226 | 61 | 0 | 0 | 0 | 702 | 0 | 0 | 0 | 0 | 99 | 99
2022-02-12 | A69603 | 1 | 저탄소 | SM18CM9 |  | Al 탈산 | B | 1 | 9 | 53300 | 77.82 | D | D | D |  | 1 | 1 |  | 1540 | 1552 | 5900 |  |  | 5900 | 58.59 | 12 | 100704 | 1646 |  | Y | 40 | 29 | [7 empty] | 김덕진 | 2 | [6 empty] | 95.25 | 12-8 | 87.94 | 0 | A |  | 1646 | 3 | 0.19 | 1591 | 1.57 | 78 | 32 | 227 | 3:47 | 18 | 18 | 60 | 0 |  | 0 |  | 500 | Ar | 2022-02-12 21:14 | 2022-02-12 21:49 | 35 | 2022-02-12 21:12 | 37 |  |  |  |  | Y |  |  |  | Y | [5 empty] | 111.9 | 74.45 | [23 empty] | 0.02 | 0 | A | [9 empty] | 0 | 0 | 863 | 14 | 0 | 204 | 0 | 900 | 0 | 490 | 0 | 0 | 0 | 29
2022-02-12 | B68979 | 2 | 중탄소 | KFMN438V |  | Si 탈산 | B | 35 | 57 | 51050 | 99.53 | D | D |  | A | 1 |  | 1 | 1540 | 1551 | 8400 |  |  | 8400 | 82.74 | 12 | 101520 | 1637 | 363 | Y | 45 | 41 | [7 empty] | 김규완 | 2 |  |  |  |  | Y |  | 110.15 | 13-3 | 0 | 167.3 | A |  | 1652 | 1 | 0.23 | 1580 | 1.72 | 86 | 46 | 286 | 4:46 | 18 | 18 | 0 | 64 |  | 34.9 | 0 | 0 | N2 | 2022-02-12 22:17 | 2022-02-12 22:46 | 29 | 2022-02-12 21:58 | 49 |  |  |  |  | N | [7 empty] | 5 | 3.5 | 0 | 12.58 | [23 empty] | 0.69 | 0.69 | A | [9 empty] | 0 | 0 | 1721 | 81 | 0 | 0 | 0 | 702 | 0 | 0 | 0 | 0 | 98 | 23
2022-02-12 | A69604 | 1 | 저탄소 | SM18CM9 |  | Al 탈산 | B | 38 | 15 | 52500 | 70.18 | D | D | A |  | 1 | 1 |  | 1540 | 1565 | 4500 |  |  | 4500 | 45.63 | 12 | 98625 | 1625 | 360 | Y | 41 | 24 | [7 empty] | 김덕진 | 2 | [6 empty] | 97.95 | 12-9 | 100.67 | 0 | A |  | 1625 | 3 | 0.18 | 1584 | 1.46 | 71 | 29 | 243 | 4:03 | 18 | 18 | 61 | 0 |  | 0 |  | 500 | Ar | 2022-02-12 22:20 | 2022-02-12 22:47 | 27 | 2022-02-12 22:19 | 29 |  |  |  |  | Y |  |  |  | Y | [5 empty] | 113.44 | 32.3 | [23 empty] | 1.41 | 0 | A | [9 empty] | 0 | 0 | 1212 | 41 | 0 | 182 | 0 | 777 | 0 | 300 | 0 | 0 | 0 | 11
2022-02-12 | B68980 | 2 | 중탄소 | KFMN438V |  | Si 탈산 | B | 16 | 71 | 49200 | 96.53 | D | A |  | A | 1 |  | 1 | 1540 | 1561 | 6900 |  |  | 6900 | 62.74 | 13 | 109980 | 1654 |  | Y | 43 | 35 | [7 empty] | 김규완 | 2 |  |  |  |  | Y |  |  |  | 0 | 323.03 | A |  | 1643 | 1 | 0.28 | 1574 | 1.88 | 80 | 39 | 283 | 4:43 | 18 | 18 | 0 | 65 |  | 43.21 | 0 | 0 | N2 | 2022-02-12 23:16 | 2022-02-12 23:53 | 37 | 2022-02-12 22:55 | 58 |  |  |  |  | N | [7 empty] | 5 | 4.5 | 0 | 13.68 | [23 empty] | 0 | 0 | A | [9 empty] | 64 | 0 | 1604 | 125 | 0 | 0 | 0 | 802 | 0 | 0 | 0 | 0 | 96 | 36
2022-02-12 | A69605 | 1 | 저탄소 | SM18CM9 |  | Al 탈산 | B | 29 | 19 | 53100 | 72.63 | A | A | A |  | 1 | 1 |  | 1540 | 1567 | 4700 |  |  | 4700 | 47.99 | 12 | 97932 | 1614 |  | Y | 40 | 27 | [7 empty] | 조관훈 | 2 | [6 empty] | 98.45 | 12-9 | 129.48 | 0 | A |  | 1614 | 3 | 0.17 | 1579 | 1.13 | 66 | 27 | 225 | 3:45 | 18 | 18 | 62 | 0 |  | 0 |  | 400 | Ar | 2022-02-12 23:22 | 2022-02-12 23:47 | 25 | 2022-02-12 23:21 | 26 |  |  |  |  | Y |  |  |  | Y | [5 empty] | 91.61 | 49.7 | [23 empty] | 2.73 | 0 | A | [9 empty] | 0 | 0 | 1156 | 0 | 0 | 210 | 0 | 732 | 0 | 298 | 0 | 0 | 0 | 29
2022-02-12 | B68981 | 2 | 중탄소 | KFMN438V |  | Si 탈산 | B | 5 | 59 | 51100 | 99.25 | A | A |  | A | 1 |  | 1 | 1540 | 1554 | 8100 |  |  | 8100 | 73.65 | 13 | 109980 | 1659 |  | Y | 45 | 41 | [13 empty] | Y |  | 104.3 | 12-7 | 0 | 317.73 | A |  | 1649 | 1 | 0.29 | 1574 | 1.55 | 80 | 44 | 344 | 5:44 | 18 | 18 | 0 | 66 |  | 51.15 | 0 | 0 | N2 | 2022-02-13 00:29 | 2022-02-13 00:55 | 26 | 2022-02-13 00:13 | 42 |  |  |  |  | N | [7 empty] | 5 | 4.5 | 0 | 17 | [23 empty] | 0.71 | 0.71 | A | [9 empty] | 89 | 0 | 1713 | 146 | 0 | 0 | 0 | 407 | 0 | 0 | 0 | 0 | 59 | 45
2022-02-12 | A69606 | 1 | 저탄소 | SM18CM9 | TUNDISH교체전 | Al 탈산 | B | 21 | 1 | 53700 | 73.6 | A | A | A |  | 1 | 1 |  | 1540 | 1558 | 5000 |  |  | 5000 | 55.68 | 12 | 89798 | 1635 | 358 | Y | 41 | 30 | [7 empty] | 조관훈 | 2 |  |  |  |  | Y |  | 102.35 | 13-8 | 105.42 | 0 | A |  | 1613 | 3 | 0.16 | 1574 | 1.18 | 61 | 13 | 236 | 3:56 | 18 | 18 | 63 | 0 |  | 0 |  | 300 | Ar | 2022-02-13 00:22 | 2022-02-13 00:46 | 24 | 2022-02-13 00:22 | 24 |  |  |  |  | Y |  |  |  | Y | [5 empty] | 70.66 | 59.99 | [23 empty] | 3.99 | 0 | A | [9 empty] | 0 | 0 | 1143 | 0 | 0 | 227 | 0 | 696 | 0 | 300 | 0 | 0 | 0 | 21
2022-02-12 | B68982 | 2 | 중탄소 | KFMN438V |  | Si 탈산 | B | 32 | 58 | 50950 | 97.35 | A | A |  | A | 1 |  | 1 | 1540 | 1562 | 7100 |  |  | 7100 | 69.94 | 12 | 101520 | 1656 |  | Y | 44 | 37 | [7 empty] | 임현진 | 2 |  |  |  |  | Y |  | 103.95 | 12-6 | 0 | 288.38 | A |  | 1644 | 1 | 0.33 | 1574 | 1.51 | 80 | 47 | 311 | 5:11 | 18 | 18 | 0 | 67 | 60 | 43.27 | 0 | 0 | N2 | 2022-02-13 01:37 | 2022-02-13 01:56 | 19 | 2022-02-13 01:20 | 36 |  |  |  |  | N | [7 empty] | 6 | 5 | 0 | 13.34 | [23 empty] | 0.59 | 0.59 | A | [9 empty] | 58 | 0 | 1683 | 136 | 0 | 0 | 0 | 400 | 0 | 0 | 0 | 0 | 0 | 41
2022-02-12 | A69607 | 1 | 고탄소 | SM53CM | TUNDISH교체 | Al 탈산 | B | 1 | 10 | 52700 | 72.62 | A | A | A |  | 1 | 1 |  | 1520 | 1608 | 4000 |  |  | 4000 | 39.4 | 12 | 101532 | 1630 |  | Y | 42 | 23 | [7 empty] | 조관훈 | 2 | [6 empty] | 97.75 | 12-10 | 107.43 | 0 | A |  | 1630 | 3 | 0.19 | 1587 | 1.39 | 99 | 41 | 271 | 4:31 | 13 | 20 | 64 | 0 |  | 0 |  | 600 | AR | 2022-02-13 01:21 | 2022-02-13 02:09 | 48 | 2022-02-13 01:21 | 48 |  |  |  |  | N |  |  |  | Y | [5 empty] | 116.47 | 36.08 | [19 empty] | 2.14 |  |  |  | 5.24 | 0 | A | [9 empty] | 80 | 0 | 657 | 0 | 0 | 127 | 0 | 496 | 0 | 400 | 0 | 0 | 106 | 31 |  |  |  |  | 1
2022-02-12 | B68983 | 2 | 중탄소 | KFMN438V | TUNDISH교체전 | Si 탈산 | B | 35 | 58 | 51100 | 102.77 | A | A |  | A | 1 |  | 1 | 1540 | 1538 | 8500 |  |  | 8500 | 88.98 | 12 | 95528 | 1651 | 365 | Y | 48 | 43 | [7 empty] | 임현진 | 2 |  |  |  |  | Y |  | 102.9 | 12-5 | 0 | 207.48 | A |  | 1656 | 1 | 0.34 | 1582 | 1.73 | 88 | 52 | 258 | 4:18 | 18 | 18 | 0 | 68 |  | 64.74 | 0 | 0 | N2 | 2022-02-13 02:49 | 2022-02-13 02:59 | 10 | 2022-02-13 02:31 | 28 | [12 empty] | 5 |  | 0 | 17.77 | [23 empty] | 0.72 | 0.72 | A | [9 empty] | 75 | 0 | 1676 | 116 | 0 | 0 | 0 | 404 | 0 | 0 | 0 | 0 | 88 | 47
2022-02-12 | A69608 | 1 | 고탄소 | SM53CM |  | Al 탈산 | B | 38 | 16 | 52200 | 65.43 | A | A | A |  | 1 | 1 |  | 1520 | 1577 | 4300 |  |  | 4300 | 50.82 | 10 | 84610 | 1603 |  | Y | 41 | 25 | [7 empty] | 조관훈 | 2 |  |  |  |  | Y |  | 100.4 | 13-2 | 113.4 | 0 | A |  | 1603 | 3 | 0.19 | 1576 | 1.13 | 88 | 36 | 291 | 4:51 | 13 | 14 | 65 | 0 |  | 0 |  | 400 | AR | 2022-02-13 02:15 | 2022-02-13 03:12 | 57 | 2022-02-13 02:14 | 58 | [14 empty] | 70.29 | 27.65 | [23 empty] | 15.14 | 0 | A | [9 empty] | 92 | 0 | 672 | 0 | 0 | 126 | 0 | 742 | 0 | 599 | 0 | 0 | 77 | 27
2022-02-12 | B68984 | 2 | 저탄소 | SM10CM5 | TUNDISH교체 | Al 탈산 | B | 16 | 72 | 49300 | 101.35 | A | A |  | A | 1 |  | 1 | 1555 | 1574 | 8600 |  |  | 8600 | 94.75 | 14 | 90769 | 1697 |  | Y | 49 | 43 |  |  | B68981 | 05 |  |  |  | 임현진 | 2 |  |  | Y |  | Y |  | 109 | 12-8 | 211.28 | 0 | A |  | 1688 | 1 | 0.31 | 1610 | 1.61 | 87 | 34 | 375 | 6:15 | 18 | 20 | 0 | 69 |  | 33.38 | 0 | 0 | AR | 2022-02-13 03:49 | 2022-02-13 04:32 | 42 | 2022-02-13 03:38 | 54 |  |  |  |  | Y | [7 empty] | 2 | 4.5 | 13.08 | 0 | [16 empty] | 0.7 |  |  | 2.27 |  |  |  | 0.22 | 0.22 | A | [9 empty] | 0 | 0 | 0 | 150 | 0 | 404 | 0 | 1209 | 0 | 206 | 0 | 0 | 179 | 6 |  |  | 9 |  | 1
2022-02-12 | A69609 | 1 | 고탄소 | SM53CM |  | Al 탈산 | B | 29 | 20 | 52700 | 80.6 | A | A | A |  | 1 | 1 |  | 1520 | 1574 | 3800 |  |  | 3800 | 44.91 | 10 | 84610 | 1604 |  | Y | 40 | 22 | [7 empty] | 조관훈 | 2 |  |  |  |  | Y |  | 96.6 | 12-7 | 108.67 | 0 | A |  | 1604 | 3 | 0.18 | 1556 | 1.2 | 68 | 27 | 277 | 4:37 | 13 | 13 | 66 | 0 |  | 0 |  | 400 | AR | 2022-02-13 03:31 | 2022-02-13 04:16 | 44 | 2022-02-13 03:31 | 45 |  |  |  |  | N |  |  |  | Y | [5 empty] | 61.53 | 127.82 | [23 empty] | 20.79 | 0 | A | [9 empty] | 0 | 0 | 551 | 0 | 0 | 126 | 0 | 593 | 0 | 399 | 0 | 0 | 75 | 19
2022-02-12 | B68985 | 2 | 저탄소 | SM10CM5 |  | Al 탈산 | B | 5 | 60 | 50400 | 81.05 | A | A |  | A | 1 |  | 1 | 1555 | 1574 | 6000 |  |  | 6000 | 64.14 | 11 | 93545 | 1669 |  | Y | 37 | 32 | [7 empty] | 임현진 | 2 | [6 empty] | 103 | 12-5 | 230.37 | 0 | A |  | 1658 | 1 | 0.33 | 1587 | 1.89 | 64 | 16 | 280 | 4:40 | 18 | 18 | 0 | 70 |  | 33.33 | 0 | 0 | AR | 2022-02-13 04:34 | 2022-02-13 05:38 | 63 | 2022-02-13 04:25 | 73 |  |  |  |  | Y | [8 empty] | 4.5 | 10.92 | 0 | [23 empty] | 0.29 | 0.29 | A | [9 empty] | 0 | 0 | 0 | 56 | 0 | 399 | 0 | 974 | 0 | 206 | 0 | 0 | 136 | 39 |  |  | 9
2022-02-12 | A69610 | 1 | 고탄소 | SM53CM | 잔강최소화전 | Al 탈산 | B | 21 | 2 | 53700 | 82.15 | A | A | A |  | 1 | 1 |  | 1520 | 1553 | 5700 |  |  | 5700 | 52.77 | 14 | 108006 | 1602 |  | Y | 41 | 32 | [7 empty] | 조관훈 | 2 |  |  |  |  | Y |  | 99.8 | 13-5 | 99.84 | 0 | A |  | 1605 | 3 | 0.18 | 1564 | 1.03 | 76 | 30 | 239 | 3:59 | 13 | 15 | 67 | 0 |  | 0 |  | 300 | AR | 2022-02-13 04:42 | 2022-02-13 05:16 | 34 | 2022-02-13 04:40 | 36 | [14 empty] | 61.32 | 120.14 | [23 empty] | 0.02 | 0 | A | [9 empty] | 17 | 0 | 647 | 0 | 0 | 127 | 0 | 745 | 0 | 399 | 0 | 0 | 132 | 94
2022-02-12 | B68986 | 2 | 저탄소 | SM10CM5 |  | Al 탈산 | B | 32 | 59 | 50950 | 97.25 | A | A |  | A | 1 |  | 1 | 1555 | 1541 | 6900 |  |  | 6900 | 68.16 | 13 | 101231 | 1657 |  | Y | 42 | 35 | [7 empty] | 임현진 | 2 |  |  |  |  | Y |  | 102.85 | 12-5 | 261.22 | 0 | A |  | 1639 | 1 | 0.21 | 1583 | 1.04 | 60 | 17 | 289 | 4:49 | 18 | 18 | 0 | 71 |  | 23.41 | 0 | 0 | AR | 2022-02-13 05:55 | 2022-02-13 06:40 | 45 | 2022-02-13 05:45 | 55 |  |  |  |  | Y | [8 empty] | 4.5 | 9.52 | 0 | [23 empty] | 0.13 | 0.13 | A | [9 empty] | 0 | 0 | 115 | 43 | 0 | 352 | 0 | 865 | 0 | 206 | 0 | 0 | 0 | 0
2022-02-12 | A69611 | 1 | 고탄소 | AE1055MS | 잔강최소화 | Al 탈산 | B | 1 | 11 | 53200 | 72.9 | A | A | A |  | 1 | 1 |  | 1520 | 1558 | 4800 |  |  | 4800 | 56.73 | 10 | 84610 | 1612 |  | Y | 40 | 28 | [7 empty] | 조관훈 | 2 | [6 empty] | 97.85 | 12-10 | 0 | 135.48 | A |  | 1605 | 3 | 0.17 | 1562 | 1.39 | 76 | 23 | 298 | 4:58 | 20 | 20 | 68 | 0 |  | 0 |  | 350 | N2 | 2022-02-13 05:33 | 2022-02-13 06:33 | 60 | 2022-02-13 05:31 | 63 | [14 empty] | 0 | 127.57 | [23 empty] | 0 | 0 | A | [9 empty] | 0 | 0 | 691 | 25 | 0 | 152 | 0 | 648 | 0 | 395 | 0 | 0 | 102 | 52
2022-02-12 | A69612 | 1 | 고탄소 | AE1055MS |  | Al 탈산 | B | 38 | 17 | 51600 | 78.58 | A | C | C |  | 1 | 1 |  | 1520 | 1551 | 5200 |  |  | 5200 | 51.22 | 12 | 101532 | 1621 |  | Y | 47 | 31 | [7 empty] | 조관훈 | 2 | [8 empty] | 0 | 208.53 | A |  | 1613 | 3 | 0.17 | 1571 | 1.35 | 85 | 22 | 292 | 4:52 | 20 | 20 | 69 | 0 |  | 0 |  | 500 | N2 | 2022-02-13 06:37 | 2022-02-13 07:26 | 48 | 2022-02-13 06:36 | 50 |  |  |  |  | Y |  |  |  | Y | [5 empty] | 0 | 164.24 | [23 empty] | 9.92 | 0 | A | [9 empty] | 0 | 0 | 680 | 34 | 0 | 144 | 0 | 498 | 0 | 400 | 0 | 0 | 66 | 34
2022-02-12 | B68987 | 2 | 저탄소 | SM10CM5 |  | Al 탈산 | B | 35 | 59 | 50750 | 107.5 | A | C |  | C | 1 |  | 1 | 1555 | 1567 | 7100 |  |  | 7100 | 72.42 | 12 | 98043 | 1665 |  | Y | 55 | 37 | [7 empty] | 임현진 | 2 |  |  |  |  | Y |  | 103.45 | 12-6 | 229.66 | 0 | A |  | 1657 | 1 | 0.29 | 1597 | 1.46 | 74 | 28 | 272 | 4:32 | 18 | 18 | 0 | 72 |  | 35.29 | 0 | 0 | AR | 2022-02-13 07:12 | 2022-02-13 07:39 | 27 | 2022-02-13 06:56 | 44 |  |  |  |  | Y | [7 empty] | 10 | 4.3 | 10.91 | 0 | [23 empty] | 0.5 | 0.5 | A | [9 empty] | 0 | 0 | 0 | 20 | 0 | 356 | 0 | 857 | 0 | 205 | 0 | 0 | 0 | 31
2022-02-13 | A69613 | 1 | 고탄소 | AE1055MS |  | Al 탈산 | B | 29 | 21 | 52300 | 79.12 | C | C | C |  | 1 | 1 |  | 1520 | 1630 | 3200 |  |  | 3200 | 37.82 | 10 | 84610 | 1615 |  | Y | 45 | 26 | [7 empty] | 양성호 | 2 | [8 empty] | 0.03 | 248.88 | A |  | 1604 | 3 | 0.19 | 1564 | 1.21 | 78 | 23 | 344 | 5:44 | 20 | 21 | 70 | 0 |  | 0 |  | 700 | N2 | 2022-02-13 07:45 | 2022-02-13 08:26 | 41 | 2022-02-13 07:44 | 43 |  |  |  |  | Y |  |  |  | Y | [5 empty] | 0 | 221.01 | [23 empty] | 16.76 | 0 | A | [9 empty] | 0 | 0 | 676 | 34 | 0 | 194 | 0 | 647 | 0 | 499 | 0 | 0 | 0 | 6
2022-02-13 | B68988 | 2 | 저탄소 | SM10CM5 |  | Al 탈산 | B | 16 | 73 | 48600 | 92.72 | C | C |  | C | 1 |  | 1 | 1555 | 1542 | 6800 |  |  | 6800 | 68.29 | 12 | 99576 | 1658 |  | Y | 40 | 35 | [7 empty] | 추창도 | 2 |  |  |  |  | Y |  | 104.3 | 12-4 | 260.78 | 0 | A |  | 1651 | 1 | 0.23 | 1589 | 1.33 | 66 | 30 | 270 | 4:30 | 18 | 19 | 0 | 73 |  | 30.24 | 0 | 0 | AR | 2022-02-13 08:31 | 2022-02-13 08:45 | 14 | 2022-02-13 08:20 | 25 |  |  |  |  | Y | [7 empty] | 2 | 5 | 9.71 | 0 | [23 empty] | 0.12 | 0.12 | A | [9 empty] | 0 | 0 | 251 | 0 | 0 | 431 | 0 | 1250 | 0 | 206 | 0 | 0 | 55 | 21
2022-02-13 | A69614 | 1 | 고탄소 | AE1055MS | TUNDISH교체전 | Al 탈산 | B | 21 | 3 | 53400 | 71.92 | C | C | C |  | 1 | 1 |  | 1520 | 1553 | 5200 |  |  | 5200 | 62.4 | 10 | 83337 | 1597 |  | Y | 42 | 31 | [7 empty] | 양성호 | 2 |  | Y |  |  |  |  | 105.3 | 14-1 | 2.81 | 99.91 | A |  | 1595 | 3 | 0.18 | 1552 | 1.43 | 66 | 24 | 262 | 4:22 | 20 | 20 | 71 | 0 |  | 0 |  | 500 | N2 | 2022-02-13 08:54 | 2022-02-13 09:25 | 31 | 2022-02-13 08:53 | 32 |  |  |  |  | Y |  |  |  | Y | [5 empty] | 0 | 169.25 | [23 empty] | 20.78 | 0 | B | [9 empty] | 0 | 0 | 617 | 29 | 0 | 191 | 0 | 848 | 0 | 647 | 0 | 0 | 84 | 59
2022-02-13 | B68989 | 2 | 저탄소 | SM10CM5 |  | Al 탈산 | B | 5 | 61 | 50400 | 109.85 | C | C |  | C | 1 |  | 1 | 1555 | 1557 | 5200 |  |  | 5200 | 52.22 | 12 | 99576 | 1655 |  | Y | 39 | 27 | [7 empty] | 추창도 | 2 |  |  |  |  | N |  | 104.5 | 12-6 | 159.3 | 0 | A |  | 1644 | 1 | 0.25 | 1584 | 1.39 | 61 | 24 | 243 | 4:03 | 18 | 18 | 0 | 74 |  | 27.42 | 0 | 0 | AR | 2022-02-13 09:52 | 2022-02-13 09:51 | -1 | 2022-02-13 09:20 | 31 |  |  |  |  | Y | [7 empty] | 2 | 4.2 | 8.23 | 0 | [23 empty] | 0.11 | 0.11 | A | [9 empty] | 0 | 0 | 178 | 17 | 0 | 407 | 0 | 1246 | 0 | 206 | 0 | 0 | 0 | 12
2022-02-13 | A69615 | 1 | 고탄소 | SP-STB2 | TUNDISH교체 | Al 탈산 | B | 1 | 12 | 52900 | 87.28 | C | C | C |  | 1 | 1 |  | 1520 | 1554 | 6500 |  |  | 6500 | 76.82 | 10 | 84610 | 1581 |  | Y | 48 | 37 | [7 empty] | 양성호 | 2 | [6 empty] | 100.55 | 13-3 | 253.12 | 0.77 | A |  | 1589 | 3 | 0.23 | 1549 | 1.03 | 94 | 24 | 262 | 4:22 | 25 | 25 | 72 | 0 |  | 0 |  | 450 | AR | 2022-02-13 10:09 | 2022-02-13 10:49 | 43 | 2022-02-13 10:08 | 44 |  |  |  |  | Y |  |  |  | Y | [5 empty] | 134.65 | 54.71 | [19 empty] | 1.74 |  |  |  | 25.12 | 0 | A |  |  | 8.806 | 25.19 | 52 | 0.243 | 5.905 | 2.064 | 1450.88 | 0 | 0 | 151 | 0 | 0 | 127 | 0 | 905 | 0 | 649 | 0 | 0 | 98 | 39 |  |  |  | 0 | 1
2022-02-13 | B68990 | 2 | 저탄소 | SM10CM5 |  | Al 탈산 | B | 32 | 60 | 51550 | 92.57 | C | C |  | C | 1 |  | 1 | 1555 | 1546 | 6600 |  |  | 6600 | 66.28 | 12 | 99576 | 1651 |  | Y | 39 | 35 | [7 empty] | 추창도 | 2 |  |  |  |  | Y |  | 102.25 | 12-4 | 197.91 | 0 | A |  | 1641 | 1 | 0.26 | 1588 | 1.35 | 65 | 24 | 276 | 4:36 | 18 | 18 | 0 | 75 |  | 26.45 | 0 | 0 | AR | 2022-02-13 10:45 | 2022-02-13 10:57 | 13 | 2022-02-13 10:28 | 30 |  |  |  |  | Y | [7 empty] | 2 | 4.5 | 7.96 | 0 | [23 empty] | 0.08 | 0.08 | A | [9 empty] | 0 | 0 | 303 | 10 | 0 | 305 | 0 | 797 | 0 | 206 | 0 | 0 | 0 | 19
2022-02-13 | A69616 | 1 | 고탄소 | SP-STB2 |  | Al 탈산 | B | 38 | 18 | 51300 | 85.88 | C | C | C |  | 1 | 1 |  | 1520 | 1536 | 5900 |  |  | 5900 | 58.11 | 12 | 101532 | 1558 | 357 | Y | 42 | 36 | [7 empty] | 양성호 | 2 |  | Y |  |  |  |  | 104.45 | 13-6 | 300.24 | 0 | A |  | 1558 | 3 | 0.19 | 1522 | 0.84 | 67 | 33 | 292 | 4:52 | 25 | 25 | 73 | 0 |  | 0 |  | 500 | AR | 2022-02-13 11:22 | 2022-02-13 11:51 | 30 | 2022-02-13 11:21 | 30 | [14 empty] | 147.18 | 75.6 | [20 empty] | 1.09 |  |  | 28.97 | 0 | A |  |  | 14.18 | 22.89 | 50.334 | 0.266 | 3.549 | 2.198 | 1595.88 | 0 | 0 | 240 | 0 | 0 | 125 | 0 | 849 | 0 | 633 | 0 | 0 | 97 | 20 |  |  |  | 0
2022-02-13 | B68991 | 2 | 저탄소 | SM10CM5 |  | Al 탈산 | B | 35 | 60 | 50700 | 84.13 | C | C |  | C | 1 |  | 1 | 1555 | 1585 | 4800 |  |  | 4800 | 48.08 | 12 | 99835 | 1659 |  | Y | 47 | 29 | [7 empty] | 추창도 | 2 |  |  |  |  | Y |  |  |  | 192.26 | 0 | A |  | 1644 | 1 | 0.28 | 1582 | 1.93 | 59 | 23 | 261 | 4:21 | 18 | 18 | 0 | 76 | 30 | 31.18 | 0 | 0 | AR | 2022-02-13 11:35 | 2022-02-13 12:03 | 27 | 2022-02-13 11:27 | 36 |  |  |  |  | Y | [7 empty] | 1 | 4.2 | 8.74 | 0 | [23 empty] | 0.06 | 0.06 | A | [9 empty] | 0 | 0 | 203 | 50 | 0 | 437 | 0 | 1295 | 0 | 204 | 0 | 0 | 0 | 34
2022-02-13 | A69617 | 1 | 고탄소 | SP-STB2 |  | Al 탈산 | B | 29 | 22 | 52600 | 88.42 | C | C | C |  | 1 | 1 |  | 1520 | 1651 | 3100 |  |  | 3100 | 36.64 | 10 | 84610 | 1559 |  | Y | 51 | 27 | [7 empty] | 양성호 | 3 |  |  | Y |  | N |  |  |  | 139.26 | 0 | A |  | 1559 | 3 | 0.19 | 1525 | 0.94 | 70 | 31 | 263 | 4:23 | 25 | 25 | 74 | 0 |  | 0 |  | 500 | AR | 2022-02-13 12:21 | 2022-02-13 12:58 | 37 | 2022-02-13 12:20 | 39 |  |  |  |  | Y |  |  |  | Y | [5 empty] | 146.95 | 21.17 | [20 empty] | 1.09 |  |  | 32.58 | 0 | A |  |  | 10.379 | 24.965 | 51.215 | 0.229 | 4.934 | 2.051 | 1497.39 | 0 | 0 | 125 | 0 | 0 | 125 | 0 | 750 | 0 | 551 | 0 | 0 | 170 | 24 |  |  |  | 0
2022-02-13 | B68992 | 2 | 저탄소 | SM10CM5 |  | Al 탈산 | B | 16 | 74 | 49100 | 84 | C | C |  | C | 1 |  | 1 | 1555 | 1546 | 6300 |  |  | 6300 | 62.99 | 12 | 100020 | 1658 |  | Y | 37 | 34 | [7 empty] | 추창도 | 2 |  |  |  |  | Y |  | 104.1 | 12-3 | 288.06 | 0 | A |  | 1650 | 1 | 0.24 | 1591 | 1.49 | 68 | 27 | 261 | 4:21 | 18 | 18 | 0 | 77 |  | 24.48 | 0 | 0 | AR | 2022-02-13 12:40 | 2022-02-13 13:08 | 29 | 2022-02-13 12:27 | 41 |  |  |  |  | Y | [7 empty] | 2 | 5 | 7.39 | 0 | [23 empty] | 0.1 | 0.1 | A | [9 empty] | 0 | 0 | 101 | 46 | 0 | 447 | 0 | 1494 | 0 | 313 | 0 | 0 | 0 | 28
2022-02-13 | A69618 | 1 | 고탄소 | SP-STB2 |  | Al 탈산 | B | 21 | 4 | 55000 | 92.95 | C | C | C |  | 1 | 1 |  | 1520 | 1534 | 6500 |  |  | 6500 | 76.82 | 10 | 84610 | 1556 |  | Y | 53 | 40 | [7 empty] | 양성호 | 2 |  |  |  |  | N |  | 99.85 | 13-4 | 236.97 | 0 | A |  | 1556 | 3 | 0.18 | 1519 | 0.95 | 64 | 25 | 264 | 4:24 | 25 | 25 | 75 | 0 |  | 0 |  | 500 | AR | 2022-02-13 13:25 | 2022-02-13 14:00 | 35 | 2022-02-13 13:24 | 35 |  |  |  |  | Y |  |  |  | Y | [5 empty] | 150.59 | 52.86 | [20 empty] | 0.9 |  |  | 36.46 | 0 | A |  |  | 9.642 | 24.171 | 51.057 | 0.207 | 5.295 | 2.112 | 1468.51 | 0 | 0 | 239 | 0 | 0 | 127 | 0 | 849 | 0 | 633 | 0 | 0 | 185 | 61 |  |  |  | 0
2022-02-13 | B68993 | 2 | 저탄소 | SM10CM5 |  | Al 탈산 | B | 5 | 62 | 50650 | 91.2 | C | C |  | C | 1 |  | 1 | 1555 | 1546 | 6800 |  |  | 6800 | 74.17 | 11 | 91685 | 1658 |  | Y | 40 | 35 | [7 empty] | 추창도 | 2 |  |  |  |  | Y |  | 101.15 | 12-3 | 214.5 | 0 | A |  | 1643 | 1 | 0.25 | 1590 | 1.15 | 67 | 26 | 235 | 3:55 | 18 | 18 | 0 | 78 |  | 25.83 | 0 | 0 | AR | 2022-02-13 13:52 | 2022-02-13 14:16 | 24 | 2022-02-13 13:39 | 37 | [12 empty] | 1 |  | 8.14 | 0 | [23 empty] | 0.09 | 0.09 | A | [9 empty] | 0 | 0 | 516 | 0 | 0 | 416 | 0 | 1045 | 0 | 416 | 0 | 0 | 0 | 16
2022-02-13 | A69619 | 1 | 고탄소 | SP-STB2 |  | Al 탈산 | B | 1 | 13 | 52500 | 86.17 | C | C | D |  | 1 | 1 |  | 1520 | 1561 | 4500 |  |  | 4500 | 44.32 | 12 | 101532 | 1568 |  | Y | 45 | 26 | [7 empty] | 양성호 | 2 |  |  | Y |  | N |  | 107.4 | 13-10 | 50.41 | 0 | A |  | 1568 | 3 | 0.19 | 1523 | 1.1 | 68 | 32 | 249 | 4:09 | 25 | 25 | 76 | 0 |  | 0 |  | 500 | AR | 2022-02-13 14:35 | 2022-02-13 15:00 | 24 | 2022-02-13 14:35 | 24 |  |  |  |  | Y |  |  |  | Y | [5 empty] | 147.76 | 69.46 | [20 empty] | 0.96 |  |  | 37.93 | 0 | A |  |  | 9.569 | 24.57 | 51.373 | 0.175 | 5.368 | 2.09 | 1468.51 | 0 | 0 | 235 | 0 | 0 | 127 | 0 | 547 | 0 | 455 | 0 | 0 | 97 | 94 |  |  |  | 0
2022-02-13 | B68994 | 2 | 저탄소 | SM10CM5 |  | Al 탈산 | B | 31 | 81 | 48450 | 100.9 | C | D |  | D | 1 |  | 1 | 1555 | 1542 | 8600 |  |  | 8600 | 93.8 | 11 | 91685 | 1669 |  | Y | 50 | 45 | [15 empty] | 94.55 | 11-3 | 192.27 | 0 | A |  | 1660 | 1 | 0.34 | 1585 | 1.61 | 62 | 24 | 199 | 3:19 | 18 | 19 | 0 | 79 |  | 107.52 | 0 | 0 | AR | 2022-02-13 15:07 | 2022-02-13 15:20 | 13 | 2022-02-13 14:57 | 23 |  |  |  |  | Y | [8 empty] | 5 | 25.48 | 0 | [23 empty] | 0.07 | 0.07 | A | [9 empty] | 0 | 0 | 273 | 50 | 0 | 325 | 0 | 1293 | 0 | 621 | 0 | 0 | 52 | 19
2022-02-13 | A69620 | 1 | 고탄소 | SP-STB2 |  | Al 탈산 | B | 38 | 19 | 51700 | 75.82 | D | D | D |  | 1 | 1 |  | 1520 | 1565 | 4300 |  |  | 4300 | 42.35 | 12 | 101532 | 1553 |  | Y | 39 | 34 | [7 empty] | 김덕진 | 2 |  | Y |  |  |  |  | 101.4 | 13-2 | 127.83 | 0 | A |  | 1553 | 3 | 0.18 | 1514 | 1.05 | 59 | 31 | 247 | 4:07 | 25 | 25 | 77 | 0 |  | 0 |  | 500 | AR | 2022-02-13 15:35 | 2022-02-13 16:07 | 31 | 2022-02-13 15:35 | 32 |  |  |  |  | Y |  |  |  | Y | [5 empty] | 148.58 | 40.3 | [20 empty] | 0.8 |  |  | 39.19 | 0 | A |  |  | 9.932 | 25.406 | 47.943 | 0.2279 | 4.827 | 1.887 | 1499.98 | 0 | 0 | 272 | 0 | 0 | 139 | 0 | 608 | 0 | 399 | 0 | 0 | 0 | 27 |  |  |  | 0
2022-02-13 | B68995 | 2 | 저탄소 | SM10CM5 |  | Al 탈산 | B | 35 | 61 | 50700 | 85.82 | D | D |  | D | 1 |  | 1 | 1555 | 1586 | 5500 |  |  | 5500 | 54.99 | 12 | 100020 | 1651 |  | Y | 36 | 33 | [7 empty] | 김규완 | 2 |  |  |  |  | Y |  | 97.4 | 11-9 | 117.79 | 0 | A |  | 1648 | 1 | 0.31 | 1583 | 1.45 | 60 | 23 | 206 | 3:26 | 18 | 19 | 0 | 80 |  | 78.91 | 0 | 0 | AR | 2022-02-13 15:59 | 2022-02-13 16:24 | 25 | 2022-02-13 15:49 | 35 |  |  |  |  | Y | [7 empty] | 2 | 4.5 | 19.35 | 0 | [23 empty] | 0.12 | 0.12 | A | [9 empty] | 0 | 0 | 300 | 82 | 0 | 409 | 0 | 996 | 0 | 208 | 0 | 0 | 0 | 32
2022-02-13 | A69621 | 1 | 고탄소 | SP-STB2 |  | Al 탈산 | B | 29 | 23 | 52900 | 73.22 | D | D | D |  | 1 | 1 |  | 1520 | 1611 | 2900 |  |  | 2900 | 28.56 | 12 | 101532 | 1563 |  | Y | 40 | 17 | [7 empty] | 김덕진 | 3 |  | Y | [6 empty] | 222.68 | 0 | A |  | 1563 | 3 | 0.19 | 1521 | 1.27 | 66 | 34 | 249 | 4:09 | 25 | 25 | 78 | 0 |  | 0 |  | 500 | AR | 2022-02-13 16:45 | 2022-02-13 17:10 | 24 | 2022-02-13 16:45 | 24 |  |  |  |  | Y |  |  |  | Y | [5 empty] | 151.1 | 14.69 | [20 empty] | 1.13 |  |  | 40.67 | 0 | A |  |  | 8.779 | 26.14 | 50.023 | 0.198 | 5.698 | 1.913 | 1451.7 | 0 | 0 | 253 | 23 | 0 | 154 | 0 | 595 | 0 | 398 | 0 | 0 | 0 | 23 |  |  |  | 0
2022-02-13 | B68996 | 2 | 저탄소 | SM10CM5 |  | Al 탈산 | B | 16 | 75 | 48300 | 90.62 | D | D |  | D | 1 |  | 1 | 1555 | 1552 | 6900 |  |  | 6900 | 69.63 | 12 | 99102 | 1652 |  | Y | 39 | 34 | [7 empty] | 김규완 | 2 |  |  |  |  | Y |  | 102.2 | 12-1 | 237.97 | 0 | A |  | 1645 | 1 | 0.31 | 1585 | 1.43 | 62 | 25 | 209 | 3:29 | 18 | 19 | 0 | 81 |  | 78.07 | 0 | 0 | AR | 2022-02-13 17:10 | 2022-02-13 17:28 | 18 | 2022-02-13 16:58 | 30 |  |  |  |  | Y | [7 empty] | 2 | 4.5 | 19.1 | 0 | [23 empty] | 0.07 | 0.07 | A | [9 empty] | 0 | 0 | 491 | 32 | 0 | 320 | 0 | 1149 | 0 | 208 | 0 | 0 | 0 | 22
2022-02-13 | A69622 | 1 | 고탄소 | SP-STB2 |  | Al 탈산 | B | 21 | 5 | 53800 | 78.73 | D | D | D |  | 1 | 1 |  | 1520 | 1549 | 4900 |  |  | 4900 | 57.91 | 10 | 84610 | 1568 |  | Y | 39 | 28 | [7 empty] | 김덕진 | 2 |  | Y |  |  |  |  | 97.05 | 13-1 | 201.98 | 0 | A |  | 1568 | 3 | 0.21 | 1518 | 1.25 | 63 | 29 | 277 | 4:37 | 25 | 25 | 79 | 0 |  | 0 |  | 500 | AR | 2022-02-13 17:51 | 2022-02-13 18:12 | 21 | 2022-02-13 17:51 | 21 |  |  |  |  | Y |  |  |  | Y | [5 empty] | 150.73 | 57.29 | [20 empty] | 1.06 |  |  | 42.08 | 0 | A |  |  | 8.461 | 25.724 | 50.963 | 0.247 | 6.023 | 1.981 | 1450.88 | 0 | 24 | 271 | 23 | 0 | 139 | 0 | 851 | 0 | 595 | 0 | 0 | 98 | 47 |  |  |  | 0
2022-02-13 | B68997 | 2 | 저탄소 | SM10CM5 |  | Al 탈산 | B | 5 | 63 | 51000 | 77.82 | D | D |  | D | 1 |  | 1 | 1555 | 1579 | 5100 |  |  | 5100 | 53.45 | 12 | 95408 | 1640 |  | Y | 35 | 28 | [7 empty] | 김규완 | 2 |  |  |  |  | Y |  | 105.3 | 12-7 | 78.45 | 0 | A |  | 1636 | 1 | 0.34 | 1580 | 1.49 | 57 | 16 | 208 | 3:28 | 18 | 19 | 0 | 82 |  | 166.52 | 0 | 0 | AR | 2022-02-13 18:01 | 2022-02-13 18:36 | 35 | 2022-02-13 17:53 | 43 |  |  |  |  | Y | [8 empty] | 4 | 41.05 | 0 | [23 empty] | 0.1 | 0.1 | A | [9 empty] | 0 | 0 | 468 | 23 | 0 | 427 | 0 | 998 | 0 | 209 | 0 | 0 | 0 | 24
2022-02-13 | A69623 | 1 | 고탄소 | SP-STB2 |  | Al 탈산 | B | 1 | 14 | 52300 | 78.32 | D | D | D |  | 1 | 1 |  | 1520 | 1541 | 5500 |  |  | 5500 | 54.17 | 12 | 101532 | 1562 |  | Y | 42 | 32 | [7 empty] | 김덕진 | 2 |  |  | Y |  | N |  | 108.05 | 14-1 | 302.52 | 0 | A |  | 1562 | 3 | 0.21 | 1521 | 1.11 | 66 | 24 | 249 | 4:09 | 25 | 25 | 80 | 0 |  | 0 |  | 500 | AR | 2022-02-13 18:51 | 2022-02-13 19:12 | 21 | 2022-02-13 18:51 | 21 |  |  |  |  | Y |  |  |  | Y | [5 empty] | 147.71 | 44.25 | [20 empty] | 1.32 |  |  | 43.37 | 0 | A |  |  | 10.273 | 24.853 | 50.21 | 0.414 | 4.887 | 2.02 | 1497.39 | 0 | 43 | 289 | 23 | 0 | 146 | 0 | 748 | 0 | 556 | 0 | 0 | 126 | 77 |  |  |  | 0
2022-02-13 | B68998 | 2 | 저탄소 | SM10CM5 | TUNDISH교체전 | Al 탈산 | B | 31 | 82 | 49550 | 81.38 | D | D |  | D | 1 |  | 1 | 1555 | 1550 | 6800 |  |  | 6800 | 66.93 | 14 | 101604 | 1656 |  | Y | 39 | 33 | [7 empty] | 김규완 | 2 |  |  |  |  | Y |  | 104.45 | 12-2 | 156.17 | 0 | A |  | 1646 | 1 | 0.35 | 1587 | 1.6 | 64 | 16 | 240 | 4:00 | 18 | 19 | 0 | 83 |  | 101.61 | 0 | 0 | AR | 2022-02-13 19:15 | 2022-02-13 19:44 | 28 | 2022-02-13 19:07 | 36 |  |  |  |  | Y | [8 empty] | 4 | 22.72 | 0 | [23 empty] | 0.05 | 0.05 | A | [9 empty] | 0 | 0 | 471 | 26 | 0 | 400 | 0 | 1005 | 0 | 209 | 0 | 0 | 0 | 16
2022-02-13 | A69624 | 1 | 고탄소 | STB2 |  | Al 탈산 | B | 32 | 61 | 50900 | 77.18 | D | D | D |  | 1 | 1 |  | 1520 | 1569 | 5000 |  |  | 5000 | 49.25 | 12 | 101532 | 1573 |  | Y | 40 | 35 | [7 empty] | 김덕진 | 2 |  | Y |  |  | N |  | 108.05 | 12-10 | 239.43 | 0 | A |  | 1573 | 3 | 0.21 | 1533 | 1.08 | 77 | 35 | 278 | 4:38 | 25 | 25 | 81 | 0 |  | 0 |  | 500 | AR | 2022-02-13 19:50 | 2022-02-13 20:20 | 29 | 2022-02-13 19:50 | 30 |  |  |  |  | Y |  |  |  | Y | [5 empty] | 150.73 | 38.69 | [20 empty] | 0.982 |  |  | 44.62 | 0 | A | [9 empty] | 0 | 0 | 211 | 11 | 0 | 138 | 0 | 497 | 0 | 399 | 0 | 0 | 95 | 35
2022-02-13 | B68999 | 2 | 고탄소 | STB2 |  | Al 탈산 | B | 38 | 20 | 51450 | 120.12 | D | D | D |  | 1 | 1 |  | 1530 | 1535 | 8800 |  |  | 8800 | 86.67 | 12 | 101532 | 1579 |  | Y | 66 | 59 | [7 empty] | 김규완 | 2 | [6 empty] | 101.7 | 13-2 | 119.26 | 0 | A |  | 1579 | 3 | 0.21 | 1532 | 0.87 | 76 | 36 | 273 | 4:33 | 25 | 25 | 82 | 0 |  | 0 |  | 500 | AR | 2022-02-13 21:10 | 2022-02-13 21:26 | 16 | 2022-02-13 21:10 | 17 |  |  |  |  | Y |  |  |  | Y | [5 empty] | 150.16 | 139.77 | [20 empty] | 1.088 |  |  | 46.33 | 0 | A | [9 empty] | 0 | 1956 | 118 | 153 | 0 | 152 | 0 | 808 | 0 | 207 | 0 | 0 | 154 | 0
2022-02-13 | A69625 | 1 | 저탄소 | SCM910M | TUNDISH교체 | Al 탈산 | B | 29 | 24 | 52800 | 83.27 | D | D |  | D | 1 |  | 1 | 1540 | 1608 | 8600 |  |  | 8600 | 90.18 | 16 | 95360 | 1665 |  | Y | 43 | 39 | [6 empty] | 타호기와 강종변경 | 김덕진 | 2 |  |  |  |  | Y |  | 99.25 | 12-9 | 154.89 | 0 | A |  | 1675 | 1 | 0.38 | 1614 | 1.85 | 96 | 22 | 203 | 3:23 | 18 | 19 | 0 | 84 |  | 99.55 | 0 | 0 | AR | 2022-02-13 20:56 | 2022-02-13 21:27 | 32 | 2022-02-13 20:48 | 39 | [14 empty] | 22.75 | 0 | [19 empty] | 2.51 | 0.68 |  |  | 0 | 0 | A | [9 empty] | 0 | 3083 | 0 | 25 | 0 | 137 | 0 | 878 | 0 | 548 | 0 | 0 | 95 | 0 |  |  |  |  | 1
2022-02-13 | A69626 | 1 | 고탄소 | STB2 |  | Al 탈산 | B | 21 | 6 | 53700 | 94.57 | D | D | A |  | 1 | 1 |  | 1520 | 1556 | 4700 |  |  | 4700 | 46.29 | 12 | 101532 | 1553 |  | Y | 50 | 28 | [7 empty] | 김덕진 | 2 |  |  | Y |  |  |  | 104.7 | 13-9 | 247.53 | 0 | A |  | 1553 | 3 | 0.22 | 1514 | 0.87 | 58 | 28 | 453 | 7:33 | 25 | 25 | 83 | 0 |  | 0 |  | 500 | AR | 2022-02-13 22:08 | 2022-02-13 22:28 | 20 | 2022-02-13 22:07 | 20 |  |  |  |  | Y |  |  |  | Y | [5 empty] | 165.2 | 67.61 | [20 empty] | 0.801 |  |  | 47.52 | 0 | A | [9 empty] | 0 | 43 | 270 | 0 | 0 | 126 | 0 | 593 | 0 | 400 | 0 | 0 | 95 | 76
2022-02-13 | B69000 | 2 | 저탄소 | SCM910M |  | Al 탈산 | B | 16 | 76 | 49500 | 93.25 | D | D |  | A | 1 |  | 1 | 1555 | 1598 | 8400 |  |  | 8400 | 78.1 | 14 | 107555 | 1650 |  | Y | 50 | 43 | [7 empty] | 김규완 | 2 |  |  |  |  | Y |  | 100.9 | 11-10 | 269.32 | 0 | A |  | 1649 | 1 | 0.23 | 1591 | 1.67 | 73 | 30 | 218 | 3:38 | 18 | 18 | 0 | 85 |  | 40.01 | 0 | 0 | AR | 2022-02-13 22:14 | 2022-02-13 22:31 | 17 | 2022-02-13 22:03 | 28 |  |  |  |  | Y | [7 empty] | 1 | 5 | 16.51 | 0 | [20 empty] | 0.83 |  |  | 0.05 | 0.05 | A | [9 empty] | 320 | 2864 | 0 | 408 | 0 | 160 | 0 | 701 | 0 | 207 | 0 | 0 | 160 | 0 |  |  | 6
2022-02-13 | B69021 | 2 | 저탄소 | SCM910M |  | Al 탈산 | B | 5 | 64 | 50800 | 80.58 | D | A |  | A | 1 |  | 1 | 1555 | 1599 | 6800 |  |  | 6800 | 71.7 | 12 | 94833 | 1651 |  | Y | 45 | 35 | [7 empty] | 김규완 | 2 |  |  |  |  | Y |  |  |  | 153.45 | 0 | A |  | 1644 | 1 | 0.24 | 1587 | 1.9 | 69 | 24 | 200 | 3:20 | 18 | 18 | 0 | 86 |  | 42.03 | 0 | 0 | AR | 2022-02-13 23:06 | 2022-02-13 23:33 | 28 | 2022-02-13 23:00 | 34 | [14 empty] | 12.67 | 0 | [20 empty] | 0.75 |  |  | 0 | 0 | A | [9 empty] | 0 | 2953 | 0 | 263 | 0 | 230 | 0 | 815 | 0 | 208 | 0 | 0 | 0 | 0 |  |  | 6
2022-02-13 | A69627 | 1 | 고탄소 | STB2 |  | Al 탈산 | B | 1 | 15 | 52800 | 81.72 | D | A | A |  | 1 | 1 |  | 1520 | 1555 | 4900 |  |  | 4900 | 57.91 | 10 | 84610 | 1557 |  | Y | 43 | 29 | [7 empty] | 김덕진 | 2 |  | Y |  |  |  |  | 101.65 | 13-4 | 83.41 | 0 | A |  | 1557 | 3 | 0.21 | 1522 | 0.9 | 66 | 22 | 255 | 4:15 | 25 | 25 | 84 | 0 |  | 0 |  | 500 | AR | 2022-02-13 23:10 | 2022-02-13 23:35 | 26 | 2022-02-13 23:09 | 26 |  |  |  |  | Y |  |  |  | Y | [5 empty] | 148.94 | 51.69 | [20 empty] | 0.825 |  |  | 48.84 | 0 | A | [9 empty] | 0 | 0 | 194 | 0 | 0 | 127 | 0 | 495 | 0 | 399 | 0 | 0 | 98 | 0
2022-02-13 | B69022 | 2 | 저탄소 | SCM910M | 잔강최소화전 | Al 탈산 | B | 31 | 83 | 49000 | 96.05 | A | A |  | A | 1 |  | 1 | 1555 | 1539 | 9800 |  |  | 9800 | 106.23 | 12 | 92256 | 1642 | 365 | Y | 54 | 48 | [7 empty] | 임현진 | 2 |  |  |  |  | Y |  | 106.1 | 12-4 | 81.26 | 0 | A |  | 1642 | 1 | 0.24 | 1642 | 0 | 124 | 27 | 211 | 3:31 | 18 | 18 | 0 | 87 |  | 41.69 | 0 | 0 | AR | 2022-02-14 00:27 | 2022-02-14 00:48 | 21 | 2022-02-14 00:19 | 29 |  |  |  |  | Y | [8 empty] | 4.5 | 11.59 | 0 | [20 empty] | 0.49 |  |  | 0 | 0 | A | [9 empty] | 0 | 2952 | 0 | 506 | 0 | 269 | 0 | 908 | 0 | 315 | 0 | 0 | 197 | 0
2022-02-13 | A69628 | 1 | 고탄소 | STB2 |  | Al 탈산 | B | 32 | 62 | 51700 | 72.63 | A | A | A |  | 1 | 1 |  | 1520 | 1544 | 5200 |  |  | 5200 | 51.61 | 12 | 100752 | 1563 |  | Y | 40 | 30 | [7 empty] | 정용태 | 2 |  | Y |  |  |  |  | 106.15 | 12-8 | 292.06 | 0 | A |  | 1563 | 3 | 0.21 | 1523 | 1.21 | 67 | 33 | 248 | 4:08 | 25 | 25 | 85 | 0 |  | 0 |  | 590 | AR | 2022-02-14 00:08 | 2022-02-14 00:37 | 29 | 2022-02-14 00:07 | 30 |  |  |  |  | Y |  |  |  | Y | [5 empty] | 175.94 | 20.12 | [20 empty] | 0.858 |  |  | 50.07 | 0 | A | [9 empty] | 0 | 48 | 253 | 29 | 0 | 127 | 0 | 795 | 0 | 599 | 0 | 0 | 96 | 40
2022-02-13 | B69023 | 2 | 저탄소 | SCM810 | 잔강최소화 | Al 탈산 | B | 29 | 25 | 52950 | 84.93 | A | A |  | A | 1 |  | 1 | 1555 | 1541 | 8200 |  |  | 8200 | 101.06 | 10 | 81140 | 1653 |  | N | 45 | 40 | [7 empty] | 임현진 | 2 |  |  |  |  | Y |  | 106.55 | 13-7 | 142.02 | 0 | A |  | 1635 | 1 | 0.18 | 1598 | 1.09 | 81 | 20 | 183 | 3:03 | 18 | 18 | 0 | 88 |  | 26.56 | 0 | 0 | AR | 2022-02-14 01:24 | 2022-02-14 02:04 | 40 | 2022-02-14 01:18 | 46 |  |  |  |  | Y | [8 empty] | 4.5 | 9.63 | 0 | [23 empty] | 0 | 0 | A | [9 empty] | 0 | 1691 | 0 | 478 | 0 | 0 | 0 | 899 | 0 | 206 | 0 | 0 | 101 | 0
2022-02-13 | A69629 | 1 | 고탄소 | STB2 |  | Al 탈산 | B | 38 | 21 | 50800 | 76.37 | A | A | A |  | 1 | 1 |  | 1520 | 1531 | 5600 |  |  | 5600 | 55.16 | 12 | 101532 | 1554 |  | Y | 40 | 33 | A69629 잔강 받을 곳 없어 버림 | [6 empty] | 정용태 | 3 |  | Y |  |  | N |  | 102.35 | 13-3 | 275.33 | 0 | A |  | 1554 | 3 | 0.21 | 1518 | 0.97 | 62 | 34 | 369 | 6:09 | 25 | 25 | 86 | 0 |  | 0 |  | 600 | AR | 2022-02-14 01:27 | 2022-02-14 01:43 | 16 | 2022-02-14 01:27 | 16 |  |  |  |  | Y |  |  |  | Y | [5 empty] | 161.35 | 27.25 | [20 empty] | 0.825 |  |  | 52.59 | 0 | A | [9 empty] | 0 | 0 | 241 | 0 | 0 | 127 | 0 | 645 | 0 | 396 | 0 | 0 | 191 | 14
2022-02-13 | B69024 | 2 | 저탄소 | SCM810 |  | Al 탈산 | B | 16 | 77 | 48650 | 86.85 | A | A |  | A | 1 |  | 1 | 1555 | 1578 | 6500 |  |  | 6500 | 66.46 | 12 | 97806 | 1649 |  | Y | 43 | 33 | [7 empty] | 임현진 | 2 |  |  |  |  | Y |  |  |  | 139 | 0 | A |  | 1633 | 1 | 0.21 | 1583 | 1.52 | 66 | 22 | 305 | 5:05 | 18 | 18 | 0 | 89 | 30 | 30.14 | 0 | 0 | AR | 2022-02-14 02:26 | 2022-02-14 03:04 | 38 | 2022-02-14 02:15 | 49 |  |  |  |  | Y | [8 empty] | 4.5 | 10.25 | 0 | [23 empty] | 0 | 0 | A | [9 empty] | 0 | 1697 | 0 | 224 | 0 | 0 | 0 | 600 | 0 | 205 | 0 | 0 | 101 | 5
2022-02-13 | A69630 | 1 | 고탄소 | STB2 |  | Al 탈산 | B | 21 | 7 | 54400 | 74.77 | A | A | A |  | 1 | 1 |  | 1520 | 1555 | 4600 |  |  | 4600 | 54.37 | 10 | 84610 | 1551 |  | Y | 40 | 27 | [7 empty] | 정용태 | 2 |  | Y |  |  |  |  | 95.9 | 12-9 | 153.05 | 0 | A |  | 1551 | 3 | 0.22 | 1519 | 0.91 | 63 | 33 | 268 | 4:28 | 25 | 25 | 87 | 0 |  | 0 |  | 600 | AR | 2022-02-14 02:36 | 2022-02-14 02:47 | 11 | 2022-02-14 02:35 | 12 |  |  |  |  | Y |  |  |  | Y | [5 empty] | 181.16 | 26.86 | [20 empty] | 0.783 |  |  | 54.03 | 0 | A | [9 empty] | 0 | 0 | 259 | 0 | 0 | 127 | 0 | 649 | 0 | 400 | 0 | 0 | 188 | 50
2022-02-13 | B69025 | 2 | 저탄소 | SCM810 |  | Al 탈산 | B | 5 | 65 | 49850 | 79.97 | A | A |  | A | 1 |  | 1 | 1555 | 1562 | 7000 |  |  | 7000 | 71.34 | 12 | 98118 | 1645 |  | Y | 44 | 36 | [7 empty] | 임현진 | 2 |  |  |  |  | Y |  |  |  | 117.3 | 0 | A |  | 1625 | 1 | 0.18 | 1582 | 1.43 | 65 | 18 | 180 | 3:00 | 18 | 18 | 0 | 90 |  | 24.16 | 0 | 0 | AR | 2022-02-14 03:17 | 2022-02-14 04:06 | 49 | 2022-02-14 03:11 | 55 |  |  |  |  | Y | [8 empty] | 5 | 8.99 | 0 | [23 empty] | 0 | 0 | A | [9 empty] | 91 | 1629 | 0 | 240 | 0 | 0 | 0 | 598 | 0 | 207 | 0 | 0 | 102 | 0
2022-02-13 | A69631 | 1 | 고탄소 | STB2 | TUNDISH교체전 | Al 탈산 | B | 1 | 16 | 52100 | 75.78 | A | A | A |  | 1 | 1 |  | 1520 | 1542 | 5300 |  |  | 5300 | 58.67 | 12 | 90338 | 1556 |  | Y | 40 | 31 | [7 empty] | 정용태 | 3 |  | Y |  |  |  |  | 98.95 | 12-10 | 182.08 | 0.01 | A |  | 1556 | 3 | 0.22 | 1519 | 1.03 | 63 | 31 | 259 | 4:19 | 25 | 25 | 88 | 0 |  | 0 |  | 600 | AR | 2022-02-14 03:38 | 2022-02-14 03:50 | 12 | 2022-02-14 03:38 | 13 |  |  |  |  | Y |  |  |  | Y | [5 empty] | 178.9 | 36.64 | [20 empty] | 1.193 |  |  | 55.34 | 0 | A | [9 empty] | 0 | 0 | 299 | 0 | 0 | 126 | 0 | 698 | 0 | 548 | 0 | 0 | 154 | 0
2022-02-13 | B69026 | 2 | 저탄소 | SCM810 | TUNDISH교체전 | Al 탈산 | B | 31 | 84 | 48550 | 91.77 | A | A |  | A | 1 |  | 1 | 1555 | 1577 | 8300 |  |  | 8300 | 84.59 | 12 | 98118 | 1684 |  | Y | 45 | 40 | [7 empty] | 임현진 | 2 |  |  |  |  | Y |  | 104.55 | 12-2 | 104.61 | 0 | A |  | 1667 | 1 | 0.23 | 1590 | 1.76 | 73 | 44 | 267 | 4:27 | 18 | 18 | 0 | 91 |  | 40.23 | 0 | 0 | AR | 2022-02-14 04:31 | 2022-02-14 05:03 | 33 | 2022-02-14 04:21 | 42 |  |  |  |  | Y | [7 empty] | 1 | 5 | 15.48 | 0.19 | [23 empty] | 0.09 | 0.09 | A | [9 empty] | 100 | 1608 | 0 | 466 | 0 | 0 | 0 | 798 | 0 | 207 | 0 | 0 | 100 | 0 |  |  | 6
2022-02-13 | A69632 | 1 | 저탄소 | AE1510M2 | 교체연주종료 | Al 탈산 | B | 32 | 63 | 50900 | 86.57 | A | A | A |  | 1 | 1 |  | 1540 | 1554 | 8400 |  |  | 8400 | 94.25 | 12 | 89127 | 1669 |  | Y | 43 | 39 | A69629 잔강 받을 곳 없어 버림 질소 약함.(바이패수사용) | [6 empty] | 정용태 | 2 | [8 empty] | 0.07 | 101.61 | A |  | 1662 | 3 | 0.19 | 1613 | 1.2 | 97 | 39 | 267 | 4:27 | 18 | 20 | 89 | 0 |  | 0 |  | 600 | N2 | 2022-02-14 04:56 | 2022-02-14 05:12 | 17 | 2022-02-14 04:54 | 19 |  |  |  |  | N |  |  |  | Y | [5 empty] | 0 | 179.85 | [19 empty] | 1.9 |  |  |  | 0 | 17.23 | B | [9 empty] | 0 | 615 | 0 | 512 | 0 | 250 | 0 | 695 | 0 | 399 | 0 | 0 | 109 | 0 |  |  | 32
2022-02-13 | B69027 | 2 | 저탄소 | SCR420HB | TUNDISH교체 | Al 탈산 | B | 29 | 26 | 52100 | 103.72 | A | A |  | A | 1 |  | 1 | 1555 | 1539 | 9700 |  |  | 9700 | 114.64 | 10 | 84610 | 1664 | 357 | Y | 51 | 46 |  |  | A69630 | 5 |  |  |  | 임현진 | 2 |  | Y |  |  | Y |  | 102.6 | 13-2 | 0 | 306.31 | A |  | 1669 | 1 | 0.2 | 1595 | 1.7 | 87 | 36 | 360 | 6:00 | 18 | 20 | 0 | 92 | 70 | 45.72 | 0 | 0 | N2 | 2022-02-14 05:52 | 2022-02-14 06:23 | 30 | 2022-02-14 05:38 | 44 |  |  |  |  | Y | [7 empty] | 2 |  | 0 | 14.97 | [16 empty] | 0.8 |  |  | 1.46 |  |  |  | 0.24 | 0.24 | A | [9 empty] | 763 | 730 | 0 | 51 | 0 | 264 | 0 | 596 | 0 | 0 | 0 | 0 | 97 | 22 |  |  |  |  | 1
2022-02-13 | A69633 | 1 | 저탄소 | SCR420HB |  | Al 탈산 | B | 32 | 64 | 50300 | 90.72 | A | C | C |  | 3 | 1 |  | 1540 | 1533 | 5400 | 11200 | 0 | 16600 | 163.5 | 12 | 101532 | 1607 |  | Y | 54 | 27 |  | Y | [5 empty] | 정용태 | 3 | [8 empty] | 0 | 348.22 | A |  | 1623 | 3 | 0.2 | 1578 | 1.25 | 70 | 29 | 472 | 7:52 | 18 | 18 | 92 | 0 |  | 0 |  | 700 | N2 | 2022-02-14 10:44 | 2022-02-14 11:08 | 24 | 2022-02-14 10:44 | 24 |  |  |  |  | Y |  |  |  | Y | [5 empty] | 0 | 187.98 | [23 empty] | 18.47 | 27.06 | B | [9 empty] | 1046 | 933 | 0 | 1281 | 0 | 415 | 0 | 1855 | 0 | 1404 | 0 | 0 | 359 | 29
2022-02-13 | B69028 | 2 | 저탄소 | SCR420HB |  | Al 탈산 | B | 16 | 78 | 48500 | 124.35 | A | C |  | C | 1 |  | 1 | 1555 | 1547 | 8000 |  |  | 8000 | 78.79 | 12 | 101532 | 1647 |  | Y | 66 | 40 | A69633 C% 오버로 1기 16톤 이월시킴 |  | A69631 | 05 |  |  |  | 임현진 | 2 |  |  | Y |  | Y |  | 100.5 | 11-9 | 0 | 207.17 | A |  | 1644 | 1 | 0.28 | 1579 | 1.43 | 71 | 38 | 320 | 5:20 | 18 | 19 | 0 | 93 |  | 39.97 | 0 | 0 | N2 | 2022-02-14 07:18 | 2022-02-14 07:28 | 9 | 2022-02-14 06:59 | 28 | [12 empty] | 4 |  | 0 | 10.97 | [23 empty] | 0.63 | 0.63 | A | [9 empty] | 812 | 728 | 0 | 76 | 0 | 328 | 0 | 1150 | 0 | 207 | 0 | 0 | 150 | 0
2022-02-14 | A69634 | 1 | 저탄소 | SCR420HB |  | Al 탈산 | B | 21 | 8 | 54200 | 86.83 | C | C | C |  | 1 | 1 |  | 1540 | 1525 | 7500 |  |  | 7500 | 73.87 | 12 | 101532 | 1637 |  | Y | 52 | 39 | [7 empty] | 양성호 | 2 | [6 empty] | 108.15 | 14-3 | 0 | 117.58 | A |  | 1627 | 3 | 0.23 | 1577 | 1.47 | 69 | 30 | 373 | 6:13 | 18 | 21 | 90 | 0 |  | 0 |  | 800 | N2 | 2022-02-14 08:28 | 2022-02-14 08:46 | 18 | 2022-02-14 08:28 | 18 |  |  |  |  | Y |  |  |  | Y | [5 empty] | 0 | 205.71 | [23 empty] | 3.81 | 23.07 | B | [9 empty] | 1593 | 302 | 0 | 0 | 0 | 166 | 0 | 423 | 0 | 307 | 0 | 0 | 74 | 31
2022-02-14 | B69029 | 2 | 중탄소 | SCM440I |  | Al 탈산 | I | 5 | 66 | 49850 | 111.02 | C | C |  | C | 1 |  | 1 | 1560 | 1554 | 8100 |  |  | 8100 | 92.57 | 5 | 87500 | 1641 |  | INGOT | 53 | 41 | [7 empty] | 추창도 | [5 empty] | Y |  | 99.05 | 11-10 | 255.37 | 16.65 | A |  | 1641 | 1 | 0.27 | 1573 | 1.67 | 78 |  | 254 | 4:14 | 20 | 21 | 0 | 94 |  | 28.48 | 0 | 0 | AR | 2022-02-14 08:25 |  | 27 | 2022-02-14 08:05 | [13 empty] | 4 |  | 8.87 | 0 | [18 empty] | 1.2 |  |  |  |  | 0.38 | 0.38 | A | [9 empty] | 1370 | 0 | 757 | 21 | 0 | 119 | 0 | 800 | 0 | 208 | 0 | 0 | 53 | 0
2022-02-14 | B69030 | 2 | 저탄소 | 18CRNIMO7HI |  | Al 탈산 | I | 31 | 85 | 48600 | 139.63 | C | C |  | C | 1 |  | 1 | 1560 | 1567 | 11700 |  |  | 11700 | 126.08 | 16 | 92800 | 1681 |  | INGOT | 66 | 57 | [7 empty] | 추창도 | [5 empty] | Y |  | 105.5 | 12-3 | 0 | 268.38 | A |  | 1687 | 1 | 0.44 | 1589 | 1.55 | 83 |  | 349 | 5:49 | 25 | 27 | 0 | 95 | 110 | 118.77 | 0 | 0 | N2 | 2022-02-14 09:58 |  | 27 | 2022-02-14 09:36 | [13 empty] | 13 |  | 0 | 39.22 | [18 empty] | 1 |  |  |  |  | 1.38 | 1.38 | B | [9 empty] | 1061 | 1399 | 206 | 16 | 0 | 367 | 0 | 1204 | 0 | 414 | 0 | 0 | 51 | 16
2022-02-14 | A69635 | 1 | 저탄소 | SCR420HB |  | Al 탈산 | B | 1 | 17 | 52400 | 85.25 | C | C | C |  | 1 | 1 |  | 1540 | 1586 | 5800 |  |  | 5800 | 57.12 | 12 | 101532 | 1618 |  | Y | 47 | 40 | [7 empty] | 양성호 | 2 | [6 empty] | 109 | 14-1 | 0 | 148.22 | A |  | 1618 | 3 | 0.19 | 1557 | 1.69 | 49 | 15 | 359 | 5:59 | 18 | 18 | 91 | 0 |  | 0 |  | 700 | N2 | 2022-02-14 09:51 | 2022-02-14 10:09 | 18 | 2022-02-14 09:49 | 19 |  |  |  |  | Y |  |  |  | Y | [5 empty] | 0 | 197.88 | [23 empty] | 10.05 | 23.07 | B | [9 empty] | 1552 | 115 | 0 | 77 | 0 | 200 | 0 | 451 | 0 | 529 | 0 | 0 | 160 | 29
2022-02-14 | B69031 | 2 | 저탄소 | SCM415C2 |  | Al 탈산 | I | 29 | 27 | 52250 | 119.8 | C | C |  | C | 1 |  | 1 | 1560 | 1569 | 9500 |  |  | 9500 | 95.77 | 16 | 99200 | 1688 |  | INGOT | 57 | 49 |  |  | B69029 | 04 |  |  |  | 추창도 | [5 empty] | Y |  | 103.45 | 13-3 | 231.1 | 0 | A |  | 1666 | 1 | 0.31 | 1602 | 1.1 | 86 |  | 196 | 3:16 | 20 | 22 | 0 | 96 | 100 | 71.07 | 0 | 0 | N2 | 2022-02-14 10:56 |  | 21 | 2022-02-14 10:46 | [13 empty] | 5 |  | 0 | 20.81 | [18 empty] | 1.3 |  |  |  |  | 0.5 | 0.5 | A | [9 empty] | 799 | 497 | 0 | 52 | 0 | 333 | 0 | 850 | 0 | 361 | 0 | 0 | 69 | 0
2022-02-14 | B69032 | 2 | 저탄소 | SCM420HI |  | Al 탈산 | I | 16 | 79 | 48350 | 110.9 | C | C |  | C | 1 |  | 1 | 1560 | 1540 | 10200 |  |  | 10200 | 107.59 | 8 | 94800 | 1671 |  | INGOT | 56 | 52 |  |  | B69030 | 04 |  |  |  | 추창도 | [5 empty] | Y |  |  |  | 228.27 | 0 | A |  | 1672 | 1 | 0.26 | 1601 | 1.52 | 91 |  | 224 | 3:44 | 20 | 24 | 0 | 97 |  | 29.37 | 0 | 0 | AR | 2022-02-14 12:08 |  | 22 | 2022-02-14 11:57 | [13 empty] | 3 |  | 10.51 | 0 | [18 empty] | 0.8 |  |  |  |  | 0.17 | 0.17 | A | [9 empty] | 1440 | 320 | 0 | 76 | 0 | 327 | 0 | 1290 | 0 | 565 | 0 | 0 | 51 | 16
2022-02-14 | A69636 | 1 | 저탄소 | SCR420HB |  | Al 탈산 | B | 38 | 23 | 50750 | 83.28 | C | C | C |  | 1 | 1 |  | 1540 | 1554 | 6300 |  |  | 6300 | 62.05 | 12 | 101532 | 1612 | 733 | Y | 52 | 35 | [7 empty] | 양성호 | 2 |  |  | Y |  |  |  | 110 | 14-1 | 0 | 364.97 | A |  | 1618 | 3 | 0.21 | 1581 | 1.19 | 73 | 40 | 319 | 5:19 | 18 | 18 | 93 | 0 |  | 0 |  | 800 | N2 | 2022-02-14 11:54 | 2022-02-14 12:16 | 21 | 2022-02-14 11:54 | 22 |  |  |  |  | Y |  |  |  | Y | [5 empty] | 0 | 208.3 | [23 empty] | 18.47 | 35.99 | A | [9 empty] | 1438 | 277 | 0 | 64 | 0 | 159 | 0 | 410 | 0 | 0 | 0 | 0 | 73 | 15
2022-02-14 | B69033 | 2 | 저탄소 | AE1510M2 | 연주시작 | Al 탈산 | B | 5 | 67 | 49800 | 123.92 | C | C |  | C | 1 |  | 1 | 1555 | 1561 | 10000 |  |  | 10000 | 104.08 | 12 | 96078 | 1674 |  | Y | 59 | 52 |  |  | B69031 | 03 |  |  |  | 추창도 | 2 |  |  |  |  | Y |  | 107.1 | 12-8 | 239.05 | 206.16 | A |  | 1674 | 1 | 0.27 | 1601 | 1.44 | 85 | 35 | 271 | 4:31 | 18 | 20 | 0 | 98 |  | 55.33 | 0 | 0 | N2 | 2022-02-14 13:37 | 2022-02-14 13:59 | 23 | 2022-02-14 13:12 | 47 | [12 empty] | 13 |  | 0 | 14.79 | [19 empty] | 1.96 |  |  |  | 1.03 | 1.03 | A | [9 empty] | 0 | 555 | 0 | 585 | 0 | 529 | 0 | 1502 | 0 | 414 | 0 | 0 | 135 | 10 |  |  | 11 |  | 1
2022-02-14 | A69637 | 1 | 저탄소 | SCR420HB |  | Al 탈산 | B | 21 | 9 | 53500 | 77.82 | C | C | C |  | 1 | 1 |  | 1540 | 1552 | 6500 |  |  | 6500 | 64.02 | 12 | 101532 | 1626 |  | Y | 45 | 32 | [7 empty] | 양성호 | 2 |  |  | Y |  |  |  | 105.3 | 13-9 | 0 | 229.55 | A |  | 1626 | 3 | 0.21 | 1583 | 1.34 | 75 | 34 | 336 | 5:36 | 18 | 19 | 94 | 0 |  | 0 |  | 800 | N2 | 2022-02-14 12:55 | 2022-02-14 13:25 | 29 | 2022-02-14 12:54 | 30 |  |  |  |  | Y |  |  |  | Y | [5 empty] | 0 | 204.2 | [23 empty] | 18.47 | 37.23 | A | [9 empty] | 1106 | 530 | 0 | 0 | 0 | 220 | 0 | 910 | 0 | 547 | 0 | 0 | 74 | 22
2022-02-14 | A69638 | 1 | 저탄소 | SCR420HB |  | Al 탈산 | B | 1 | 18 | 53200 | 81.68 | C | C | D |  | 1 | 1 |  | 1540 | 1596 | 5600 |  |  | 5600 | 55.16 | 12 | 101532 | 1598 |  | Y | 47 | 31 | [7 empty] | 양성호 | 2 |  |  | Y |  |  |  | 105.3 | 13-7 | 0 | 268.38 | A |  | 1598 | 3 | 0.2 | 1582 | 0.44 | 74 | 30 | 379 | 6:19 | 18 | 18 | 95 | 0 |  | 0 |  | 999 | N2 | 2022-02-14 14:01 | 2022-02-14 14:30 | 29 | 2022-02-14 14:01 | 29 |  |  |  |  | Y |  |  |  | Y | [5 empty] | 0 | 242.89 | [23 empty] | 18.47 | 38.57 | B | [9 empty] | 1046 | 517 | 0 | 57 | 0 | 196 | 0 | 647 | 0 | 554 | 0 | 0 | 73 | 9
2022-02-14 | B69034 | 2 | 저탄소 | AE1510M2 |  | Al 탈산 | B | 31 | 86 | 48400 | 104.77 | C | C |  | D | 1 |  | 1 | 1555 | 1590 | 8900 |  |  | 8900 | 90.76 | 12 | 98064 | 1641 | 366 | Y | 54 | 45 | [15 empty] | 107.7 | 12-5 | 184.39 | 0 | A |  | 1661 | 1 | 0.34 | 1594 | 1.58 | 78 | 31 | 251 | 4:11 | 18 | 19 | 0 | 99 | 300 | 166.77 | 0 | 0 | N2 | 2022-02-14 14:35 | 2022-02-14 15:15 | 40 | 2022-02-14 14:20 | 55 |  |  |  |  | N | [7 empty] | 4 | 4 | 0 | 37.51 | [23 empty] | 0.36 | 0.36 | A | [9 empty] | 0 | 472 | 0 | 842 | 0 | 377 | 0 | 1108 | 0 | 412 | 0 | 0 | 50 | 0 |  |  | 8
2022-02-14 | A69639 | 1 | 중탄소 | SM35C | 잔강최소화 | Al 탈산 | B | 29 | 28 | 52900 | 87.8 | C | D |  | D | 2 |  | 1 | 1530 | 1570 | 4400 | 1900 |  | 6300 | 62.85 | 13 | 100241 | 1652 |  | Y | 39 | 21 |  | Y | [5 empty] | 양성호 | 2 | [8 empty] | 33.95 | 110.18 | A |  | 1642 | 1 | 0.72 | 1576 | 1.54 | 75 | 29 | 521 | 8:41 | 15 | 17 | 0 | 101 |  | 119.58 | 0 | 0 | N2 | 2022-02-14 17:09 | 2022-02-14 17:57 | 48 | 2022-02-14 16:57 | 60 |  |  |  |  | N | [7 empty] | 4 | 4 | 0 | 25.55 | [23 empty] | 0.18 | 0.18 | B | [9 empty] | 0 | 0 | 400 | 230 | 0 | 228 | 0 | 694 | 0 | 494 | 0 | 0 | 164 | 23
2022-02-14 | B69035 | 2 | 저탄소 | SCR420HB | TUNDISH교체전 | Al 탈산 | B | 32 | 65 | 50700 | 77.08 | D | D | D |  | 1 | 1 |  | 1555 | 1622 | 4600 |  |  | 4600 | 47.59 | 12 | 96661 | 1621 |  | Y | 40 | 30 | [7 empty] | 김규완 | 2 |  |  |  |  | Y |  | 107.85 | 12-9 | 92.48 | 51 | A |  | 1621 | 3 | 0.19 | 1574 | 1.31 | 66 | 27 | 343 | 5:43 | 18 | 20 | 96 | 0 |  | 0 |  | 999 | N2 | 2022-02-14 15:22 | 2022-02-14 15:52 | 30 | 2022-02-14 15:21 | 31 | [14 empty] | 0 | 248.45 | [23 empty] | 18.47 | 41.12 | B | [9 empty] | 1684 | 173 | 0 | 66 | 0 | 505 | 0 | 1103 | 0 | 204 | 0 | 0 | 56 | 29
2022-02-14 | A69640 | 1 | 저탄소 | AE1510M2 | 잔강최소화전 | Al 탈산 | B | 38 | 24 | 50900 | 87.92 | D | D |  | D | 1 |  | 1 | 1540 | 1593 | 6400 |  |  | 6400 | 63.05 | 14 | 101499 | 1659 |  | Y | 42 | 31 | [7 empty] | 김덕진 | 2 | [6 empty] | 102.45 | 13-2 | 2.99 | 228.79 | A |  | 1643 | 1 | 0.39 | 1580 | 1.59 | 64 | 29 | 276 | 4:36 | 18 | 19 | 0 | 100 |  | 208.37 | 0 | 0 | N2 | 2022-02-14 16:27 | 2022-02-14 16:42 | 15 | 2022-02-14 16:17 | 24 |  |  |  |  | N | [7 empty] | 2 | 4.5 | 0 | 46.35 | [23 empty] | 0.25 | 0.25 | B | [9 empty] | 292 | 343 | 0 | 1702 | 0 | 334 | 0 | 967 | 0 | 448 | 0 | 0 | 0 | 0 |  |  | 10
2022-02-14 | B69036 | 2 | 중탄소 | SF40CVM2 | TUNDISH교체 | Al 탈산 | B | 16 | 80 | 48500 | 86.65 | D | D | D |  | 1 | 1 |  | 1540 | 1556 | 6500 |  |  | 6500 | 69.84 | 11 | 93071 | 1644 |  | Y | 47 | 35 | [7 empty] | 김규완 | 2 |  |  |  |  | Y |  | 98.8 | 11-7 | 0 | 81.21 | A |  | 1635 | 3 | 0.18 | 1590 | 1.18 | 93 | 36 | 375 | 6:15 | 15 | 20 | 97 | 0 |  | 0 |  | 999 | N2 | 2022-02-14 16:32 | 2022-02-14 17:17 | 45 | 2022-02-14 16:30 | 48 |  |  |  |  | Y |  |  |  | Y | [5 empty] | 0 | 226.66 | [19 empty] | 1.46 |  |  |  | 0.04 | 0.25 | A | [9 empty] | 55 | 0 | 662 | 0 | 0 | 253 | 0 | 704 | 0 | 206 | 0 | 0 | 0 | 6 |  |  | 9 |  | 1
2022-02-14 | B69037 | 2 | 중탄소 | SF40CVM2 |  | Al 탈산 | B | 21 | 10 | 53700 | 75.33 | D | D | D |  | 1 | 1 |  | 1540 | 1570 | 5200 |  |  | 5200 | 55.87 | 11 | 93071 | 1618 |  | Y | 45 | 32 | [7 empty] | 김규완 | 2 |  |  |  |  | Y |  | 96.1 | 12-8 | 0 | 95.89 | A |  | 1618 | 3 | 0.22 | 1580 | 1.36 | 83 | 36 | 326 | 5:26 | 15 | 15 | 98 | 0 |  | 0 |  | 999 | N2 | 2022-02-14 17:31 | 2022-02-14 18:16 | 45 | 2022-02-14 17:29 | 47 |  |  |  |  | Y |  |  |  | Y | [5 empty] | 0 | 197.25 | [23 empty] | 0 | 0.14 | A | [9 empty] | 45 | 0 | 0 | 0 | 0 | 311 | 0 | 803 | 0 | 204 | 0 | 0 | 0 | 25
2022-02-14 | A69641 | 1 | 중탄소 | SM35C |  | Al 탈산 | B | 5 | 68 | 49900 | 89.03 | D | D |  | D | 1 |  | 1 | 1530 | 1591 | 4400 |  |  | 4400 | 44.48 | 13 | 98912 | 1635 |  | Y | 37 | 20 | [7 empty] | 김덕진 | 2 | [8 empty] | 0.01 | 118.68 | A |  | 1623 | 1 | 0.54 | 1571 | 1.44 | 70 | 24 | 258 | 4:18 | 15 | 16 | 0 | 102 |  | 161.58 | 0 | 0 | N2 | 2022-02-14 18:10 | 2022-02-14 18:54 | 44 | 2022-02-14 17:54 | 61 |  |  |  |  | N | [8 empty] | 5 | 0 | 30.51 | [23 empty] | 0 | 0 | A | [9 empty] | 0 | 0 | 724 | 17 | 0 | 161 | 0 | 296 | 0 | 197 | 0 | 0 | 0 | 5
2022-02-14 | B69038 | 2 | 중탄소 | SF40CVM2 |  | Al 탈산 | B | 1 | 19 | 52500 | 72.62 | D | D | D |  | 1 | 1 |  | 1540 | 1536 | 5400 |  |  | 5400 | 63.82 | 10 | 84610 | 1615 |  | Y | 46 | 31 | [7 empty] | 김규완 | 2 |  |  |  |  | Y |  | 98.6 | 12-9 | 0 | 60.15 | A |  | 1615 | 3 | 0.21 | 1573 | 1.68 | 76 | 33 | 308 | 5:08 | 15 | 16 | 99 | 0 |  | 0 |  | 999 | N2 | 2022-02-14 18:32 | 2022-02-14 19:13 | 41 | 2022-02-14 18:29 | 43 |  |  |  |  | Y |  |  |  | Y | [5 empty] | 0 | 179.38 | [23 empty] | 0 | 0.14 | A | [9 empty] | 0 | 0 | 0 | 0 | 0 | 203 | 0 | 806 | 0 | 206 | 0 | 0 | 0 | 24
2022-02-14 | A69642 | 1 | 중탄소 | SM35C |  | Al 탈산 | B | 32 | 66 | 50500 | 76.93 | D | D |  | D | 1 |  | 1 | 1530 | 1574 | 4700 |  |  | 4700 | 46.2 | 13 | 101725 | 1635 |  | Y | 39 | 22 | [17 empty] | 1.3 | 198.39 | A |  | 1625 | 1 | 0.43 | 1569 | 1.93 | 68 | 26 | 240 | 4:00 | 15 | 19 | 0 | 103 |  | 249.92 | 0 | 0 | N2 | 2022-02-14 19:27 | 2022-02-14 19:55 | 28 | 2022-02-14 19:18 | 37 | [14 empty] | 0 | 55.03 | [23 empty] | 0 | 0 | A | [9 empty] | 0 | 0 | 736 | 10 | 0 | 189 | 0 | 349 | 0 | 96 | 0 | 0 | 0 | 26
2022-02-14 | B69039 | 2 | 중탄소 | SF40CVM2 | 잔강최소화전 | Al 탈산 | B | 38 | 25 | 51300 | 72.88 | D | D | D |  | 1 | 1 |  | 1540 | 1540 | 5300 |  |  | 5300 | 60.28 | 12 | 87923 | 1601 |  | Y | 40 | 31 |  |  | B69036 | 07 |  |  |  | 김규완 | 2 |  | N | Y |  |  |  | 109.45 | 13-10 | 0 | 91.62 | A |  | 1601 | 3 | 0.22 | 1572 | 0.94 | 75 | 35 | 328 | 5:28 | 15 | 15 | 100 | 0 |  | 0 |  | 999 | N2 | 2022-02-14 19:30 | 2022-02-14 20:12 | 42 | 2022-02-14 19:28 | 44 |  |  |  |  | Y |  |  |  | Y | [5 empty] | 0 | 206.7 | [23 empty] | 0 | 0.14 | A | [9 empty] | 87 | 0 | 252 | 0 | 0 | 206 | 0 | 701 | 0 | 204 | 0 | 0 | 0 | 14
2022-02-14 | A69643 | 1 | 중탄소 | SM35C |  | Al 탈산 | B | 37 | 43 | 52300 | 64.22 | D | D | D |  | 1 | 1 |  | 1530 | 1617 | 3700 |  |  | 3700 | 42.25 | 11 | 87567 | 1626 |  | Y | 39 | 18 | [17 empty] | 0 | 93.01 | A |  | 1626 | 3 | 0.22 | 1576 | 2.08 | 75 | 22 | 273 | 4:33 | 15 | 15 | 101 | 0 |  | 0 |  | 600 | N2 | 2022-02-14 20:18 | 2022-02-14 20:57 | 39 | 2022-02-14 20:17 | 40 |  |  |  |  | N |  |  |  | Y | [5 empty] | 0 | 159.92 | [23 empty] | 0.8 | 0.56 | A | [9 empty] | 0 | 0 | 755 | 0 | 0 | 184 | 0 | 447 | 0 | 193 | 0 | 0 | 75 | 39
2022-02-14 | B69040 | 2 | 고탄소 | SF70CVM | 잔강최소화 | Si 탈산 | B | 31 | 87 | 48000 | 99.42 | D | D |  | D | 1 |  | 1 | 1530 | 1528 | 7800 |  |  | 7800 | 83.81 | 11 | 93071 | 1610 |  | Y | 47 | 43 |  |  | B69037 | 07 |  |  |  | 김규완 | 2 |  | Y |  |  | Y |  | 102.5 | 11-10 | 0 | 12.14 | A |  | 1612 | 1 | 0.31 | 1555 | 1.53 | 80 | 36 | 303 | 5:03 | 16 | 16 | 0 | 104 |  | 87.08 | 0 | 0 | N2 | 2022-02-14 21:17 | 2022-02-14 21:33 | 16 | 2022-02-14 20:58 | 35 |  |  |  |  | N | [7 empty] | 11 | 4 | 0 | 18.88 | [23 empty] | 0.7 | 0.7 | B | [9 empty] | 55 | 0 | 230 | 13 | 0 | 0 | 0 | 700 | 0 | 205 | 0 | 0 | 151 | 91
2022-02-14 | A69644 | 1 | 중탄소 | SM35C |  | Al 탈산 | B | 21 | 11 | 53100 | 79.37 | D | D | D |  | 1 | 1 |  | 1530 | 1607 | 3400 |  |  | 3400 | 35.13 | 12 | 96774 | 1620 |  | Y | 44 | 17 | [17 empty] | 0.32 | 98.54 | A |  | 1620 | 3 | 0.21 | 1571 | 1.44 | 70 | 33 | 248 | 4:08 | 15 | 15 | 102 | 0 |  | 0 |  | 600 | N2 | 2022-02-14 21:35 | 2022-02-14 21:57 | 22 | 2022-02-14 21:33 | 24 |  |  |  |  | N |  |  |  | Y | [5 empty] | 0 | 216.58 | [23 empty] | 2.92 | 0.56 | A | [9 empty] | 0 | 0 | 641 | 19 | 0 | 171 | 0 | 767 | 0 | 200 | 0 | 0 | 0 | 30
2022-02-14 | B69041 | 2 | 고탄소 | SF70CVM |  | Si 탈산 | B | 16 | 81 | 48650 | 104.8 | D | D |  | B | 1 |  | 1 | 1530 | 1524 | 7200 |  |  | 7200 | 77.36 | 11 | 93071 | 1607 |  | Y | 42 | 36 |  |  | B69038 | 07 | [7 empty] | Y |  | Y |  | 100.25 | 11-9 | 0 | 65.54 | A |  | 1609 | 1 | 0.34 | 1538 | 1.5 | 63 | 36 | 315 | 5:15 | 16 | 17 | 0 | 105 | 100 | 68.59 | 0 | 0 | N2 | 2022-02-14 22:24 | 2022-02-14 22:36 | 13 | 2022-02-14 21:56 | 40 |  |  |  |  | N | [7 empty] | 14 | 4.5 | 0 | 21.18 | 알곤 나오지 않아 바이패스 작업(LHF에서도 잘 않나옴),대차에서도 나오지 않아 S-WIRE 억지로 투입후 243확인후 벳셀로 옮겨 바이패스교반후 244샘플링후 연주 이송 | [22 empty] | 0.41 | 0.41 | A | [9 empty] | 70 | 0 | 497 | 17 | 0 | 0 | 0 | 701 | 0 | 0 | 0 | 0 | 148 | 36
2022-02-14 | A69645 | 1 | 중탄소 | SM35C |  | Al 탈산 | B | 1 | 20 | 52400 | 67.03 | D | D | B |  | 1 | 1 |  | 1530 | 1559 | 4300 |  |  | 4300 | 45.06 | 12 | 95424 | 1608 |  | Y | 34 | 22 | [15 empty] | 98.4 | 12-9 | 0 | 141.54 | A |  | 1608 | 3 | 0.18 | 1570 | 1.19 | 69 | 25 | 235 | 3:55 | 15 | 15 | 103 | 0 |  | 0 |  | 600 | N2 | 2022-02-14 22:27 | 2022-02-14 23:04 | 37 | 2022-02-14 22:26 | 38 |  |  |  |  | N |  |  |  | Y | [5 empty] | 0 | 202.84 | [23 empty] | 4.15 | 0.56 | A | [9 empty] | 0 | 0 | 515 | 36 | 0 | 161 | 0 | 713 | 0 | 361 | 0 | 0 | 0 | 25
2022-02-14 | B69042 | 2 | 고탄소 | SF70CVM |  | Si 탈산 | B | 5 | 69 | 0 | 126.8 | D | B |  | B | 1 |  | 1 | 1530 | 1517 | 7800 |  |  | 7800 | 76.82 | 12 | 101532 | 1603 |  | Y | 52 | 47 |  |  | B69039 | 07 |  |  |  | 김규완 | 2 | [6 empty] | 157.3 |  | 0 | 29.12 | A |  | 1605 | 1 | 0.63 | 1544 | 1.41 | 69 | 21 | 394 | 6:34 | 16 | 17 | 0 | 106 |  | 20.62 | 0 | 0 | N2 | 2022-02-14 23:44 | 2022-02-14 23:52 | 8 | 2022-02-14 23:05 | 47 | [12 empty] | 31 |  | 0 | 26.64 | [23 empty] | 0.1 | 0.1 | A | [9 empty] | 44 | 0 | 227 | 43 | 0 | 0 | 0 | 800 | 0 | 0 | 0 | 0 | 186 | 70
2022-02-14 | A69646 | 1 | 중탄소 | SM35C |  | Al 탈산 | B | 38 | 26 | 51200 | 66.58 | B | B | B |  | 1 | 1 |  | 1530 | 1550 | 4500 |  |  | 4500 | 53.19 | 10 | 84610 | 1606 |  | Y | 34 | 28 | [7 empty] | 김형철 | 2 | [6 empty] | 100.9 | 12-10 | 0 | 243.83 | A |  | 1606 | 3 | 0.18 | 1572 | 1.06 | 71 | 27 | 238 | 3:58 | 13 | 15 | 104 | 0 |  | 0 |  | 600 | N2 | 2022-02-14 23:26 | 2022-02-15 00:13 | 47 | 2022-02-14 23:24 | 48 |  |  |  |  | N |  |  |  | Y | [5 empty] | 0 | 201.98 | [23 empty] | 5.47 | 0.56 | A | [9 empty] | 0 | 0 | 0 | 11 | 0 | 146 | 0 | 397 | 0 | 200 | 0 | 0 | 0 | 19
2022-02-14 | B69043 | 2 | 고탄소 | SF70CVM | TUNDISH교체전 | Si 탈산 | B | 32 | 67 | 50950 | 113.2 | B | B |  | B | 1 |  | 1 | 1530 | 1577 | 6600 |  |  | 6600 | 67.35 | 12 | 97989 | 1584 |  | Y | 62 | 40 | [7 empty] | 임승우 | 2 | [6 empty] | 97.45 | 11-8 | 0 | 156.95 | A |  | 1592 | 1 | 0.3 | 1533 | 1.29 | 58 | 20 | 271 | 4:31 | 16 | 17 | 0 | 107 |  | 55.36 | 0 | 0 | N2 | 2022-02-15 00:43 | 2022-02-15 00:59 | 16 | 2022-02-15 00:25 | 34 |  |  |  |  | N | [7 empty] | 7 | 4 | 0.23 | 15.9 | [23 empty] | 0.22 | 0.22 | B | [9 empty] | 63 | 0 | 164 | 26 | 0 | 0 | 0 | 960 | 0 | 0 | 0 | 0 | 222 | 0
2022-02-14 | A69647 | 1 | 중탄소 | SM35C | TUNDISH교체전 | Al 탈산 | B | 37 | 44 | 53300 | 74.57 | B | B | B |  | 1 | 1 |  | 1530 | 1556 | 5100 |  |  | 5100 | 56.26 | 12 | 90649 | 1614 |  | Y | 42 | 31 | [7 empty] | 김형철 | 2 | [6 empty] | 96.8 | 12-2 | 0 | 126.9 | A |  | 1614 | 3 | 0.18 | 1577 | 1.19 | 76 | 28 | 251 | 4:11 | 13 | 13 | 105 | 0 |  | 0 |  | 600 | N2 | 2022-02-15 00:32 | 2022-02-15 01:14 | 42 | 2022-02-15 00:30 | 44 |  |  |  |  | N |  |  |  | Y | [5 empty] | 0 | 199.03 | [23 empty] | 0.04 | 0 | A | [9 empty] | 0 | 0 | 235 | 0 | 0 | 126 | 0 | 495 | 0 | 295 | 0 | 0 | 0 | 27
2022-02-14 | B69044 | 2 | 중탄소 | AE4140M2 | TUNDISH교체 | Al 탈산 | B | 31 | 88 | 47750 | 104.25 | B | B |  | B | 1 |  | 1 | 1540 | 1509 | 11100 |  |  | 11100 | 118.82 | 13 | 93419 | 1646 |  | Y | 57 | 53 | 턴디쉬 첫차지 출강온도 낮아서 9탭사용.. | [6 empty] | 임승우 | 2 | [6 empty] | 101.75 | 11-9 | 0 | 186.86 | A |  | 1668 | 1 | 0.39 | 1586 | 1.97 | 93 | 47 | 340 | 5:40 | 18 | 21 | 0 | 108 |  | 70.37 | 0 | 0 | AR | 2022-02-15 01:49 | 2022-02-15 02:25 | 36 | 2022-02-15 01:39 | 46 |  |  |  |  | Y | [7 empty] | 2 | 4.5 | 19.24 | 0 | [16 empty] | 0.5 |  |  | 1.37 |  |  |  | 0.08 | 0.08 | A | [9 empty] | 1492 | 0 | 0 | 57 | 0 | 198 | 0 | 1094 | 0 | 207 | 0 | 0 | 52 | 20 |  |  | 7 |  | 1
2022-02-14 | A69648 | 1 | 고탄소 | AE40B53M | TUNDISH교체 | Al 탈산 | B | 21 | 12 | 52900 | 96.12 | B | B | B |  | 1 | 1 |  | 1520 | 1544 | 5800 |  |  | 5800 | 68.55 | 10 | 84610 | 1639 | 368 | Y | 47 | 31 | [7 empty] | 김형철 | 2 | [6 empty] | 100.7 | 13-3 | 156.66 | 0 | A |  | 1622 | 3 | 0.18 | 1573 | 1 | 87 | 37 | 359 | 5:59 | 25 | 25 | 106 | 0 |  | 0 |  | 500 | AR | 2022-02-15 01:55 | 2022-02-15 02:36 | 44 | 2022-02-15 01:54 | 45 |  |  |  |  | Y |  |  |  | Y | [5 empty] | 157.81 | 100.91 | [19 empty] | 1.96 |  |  |  | 1.79 | 0 | A | [9 empty] | 0 | 0 | 0 | 9 | 0 | 177 | 0 | 495 | 0 | 299 | 0 | 0 | 0 | 62 |  |  |  |  | 1
2022-02-14 | B69045 | 2 | 중탄소 | AE4140M2 |  | Al 탈산 | B | 16 | 82 | 48400 | 101.3 | B | B |  | B | 1 |  | 1 | 1540 | 1523 | 8300 |  |  | 8300 | 85.12 | 12 | 97505 | 1628 | 366 | Y | 48 | 43 | [7 empty] | 임승우 | 2 | [6 empty] | 101.1 | 11-9 | 0 | 253.74 | A |  | 1631 | 1 | 0.36 | 1559 | 1.49 | 66 | 35 | 371 | 6:11 | 18 | 19 | 0 | 109 |  | 45.68 | 0 | 0 | AR | 2022-02-15 03:00 | 2022-02-15 03:29 | 29 | 2022-02-15 02:48 | 41 |  |  |  |  | Y | [7 empty] | 6 | 5 | 14.72 | 0 | [23 empty] | 0.43 | 0.43 | A | [9 empty] | 1291 | 0 | 0 | 26 | 0 | 273 | 0 | 1062 | 0 | 0 | 0 | 0 | 65 | 10 |  |  | 4
2022-02-14 | A69649 | 1 | 고탄소 | AE40B53M |  | Al 탈산 | B | 1 | 21 | 51900 | 89.4 | B | B | B |  | 1 | 1 |  | 1520 | 1547 | 4800 |  |  | 4800 | 56.73 | 10 | 84610 | 1610 |  | Y | 33 | 25 | [7 empty] | 김형철 | 2 | [6 empty] | 99.8 | 12-10 | 170.62 | 0 | A |  | 1610 | 3 | 0.18 | 1563 | 0.85 | 77 | 33 | 242 | 4:02 | 25 | 25 | 107 | 0 |  | 0 |  | 500 | AR | 2022-02-15 02:55 | 2022-02-15 03:41 | 45 | 2022-02-15 02:54 | 47 |  |  |  |  | Y |  |  |  | Y | [5 empty] | 148.71 | 149.26 | [23 empty] | 3.11 | 0 | A | [9 empty] | 0 | 0 | 0 | 0 | 0 | 186 | 0 | 495 | 0 | 299 | 0 | 0 | 0 | 25
2022-02-14 | B69046 | 2 | 중탄소 | AE4140M2 |  | Al 탈산 | B | 5 | 70 | 49900 | 88.9 | B | B |  | B | 1 |  | 1 | 1540 | 1525 | 6800 |  |  | 6800 | 75.72 | 11 | 89809 | 1638 |  | Y | 41 | 34 | [7 empty] | 임승우 | 2 |  |  |  |  | Y |  | 151.4 |  | 8.27 | 26.95 | A |  | 1618 | 1 | 0.38 | 1555 | 1.49 | 62 | 24 | 411 | 6:51 | 18 | 19 | 0 | 110 |  | 49.8 | 0 | 0 | AR | 2022-02-15 03:53 | 2022-02-15 04:28 | 34 | 2022-02-15 03:45 | 43 |  |  |  |  | Y | [8 empty] | 5 | 29.75 | 0 | [23 empty] | 0.19 | 0.19 | A | [9 empty] | 1291 | 0 | 215 | 37 | 0 | 286 | 0 | 905 | 0 | 0 | 0 | 0 | 47 | 22 |  |  | 4
2022-02-14 | A69650 | 1 | 고탄소 | AE40B53M |  | Al 탈산 | B | 38 | 27 | 50400 | 91.72 | B | B | B |  | 1 | 1 |  | 1520 | 1555 | 4700 |  |  | 4700 | 46.29 | 12 | 101532 | 1593 |  | Y | 38 | 34 | [7 empty] | 김형철 | 2 | [6 empty] | 100.6 | 12-10 | 195.24 | 0 | A |  | 1593 | 3 | 0.18 | 1552 | 0.79 | 66 | 27 | 262 | 4:22 | 25 | 25 | 108 | 0 |  | 0 |  | 500 | AR | 2022-02-15 04:06 | 2022-02-15 04:43 | 37 | 2022-02-15 04:04 | 39 |  |  |  |  | Y |  |  |  | Y | [5 empty] | 150.05 | 129.6 | [23 empty] | 0.01 | 0 | A | [9 empty] | 0 | 0 | 0 | 0 | 0 | 207 | 0 | 715 | 0 | 411 | 0 | 0 | 38 | 27
2022-02-14 | B69047 | 2 | 중탄소 | AE4140M2 |  | Al 탈산 | B | 37 | 45 | 52900 | 97.12 | B | B |  | B | 1 |  | 1 | 1540 | 1529 | 7800 |  |  | 7800 | 81.42 | 12 | 95796 | 1627 |  | Y | 50 | 40 |  |  | B69044 | 04 |  |  |  | 임승우 | 2 |  |  | Y |  |  |  | 108.1 | 13-3 | 10.21 | 133.5 | A |  | 1625 | 1 | 0.39 | 1562 | 1.61 | 69 | 29 | 391 | 6:31 | 18 | 19 | 0 | 111 |  | 66.01 | 0 | 0 | AR | 2022-02-15 04:58 | 2022-02-15 05:30 | 32 | 2022-02-15 04:49 | 41 |  |  |  |  | Y | [8 empty] | 3.6 | 19.22 | 0 | [23 empty] | 0.18 | 0.18 | A | [9 empty] | 1345 | 0 | 223 | 39 | 0 | 276 | 0 | 996 | 0 | 0 | 0 | 0 | 54 | 21 |  |  | 4
2022-02-14 | A69651 | 1 | 고탄소 | AE40B53M |  | Al 탈산 | B | 29 | 29 | 52200 | 93.88 | B | B | B |  | 1 | 1 |  | 1520 | 1545 | 5800 |  |  | 5800 | 68.55 | 10 | 84610 | 1605 |  | Y | 46 | 34 | [7 empty] | 김형철 | 2 |  |  | Y |  |  |  | 99.55 | 12-8 | 178.66 | 0 | A |  | 1605 | 3 | 0.19 | 1553 | 1.13 | 67 | 21 | 248 | 4:08 | 25 | 25 | 109 | 0 |  | 0 |  | 500 | AR | 2022-02-15 05:15 | 2022-02-15 05:48 | 33 | 2022-02-15 05:13 | 35 |  |  |  |  | Y |  |  |  | Y | [5 empty] | 151.58 | 90.95 | [23 empty] | 0 | 0 | A | [9 empty] | 0 | 0 | 0 | 0 | 0 | 170 | 0 | 645 | 0 | 295 | 0 | 0 | 43 | 17
2022-02-14 | B69048 | 2 | 중탄소 | AE4140M2 | 잔강최소화전 | Al 탈산 | B | 31 | 89 | 47700 | 103.38 | B | B |  | C | 1 |  | 1 | 1540 | 1546 | 7700 |  |  | 7700 | 78.9 | 12 | 97596 | 1618 |  | Y | 49 | 40 |  |  | B69045 | 03 |  |  |  | 임승우 | 2 |  |  | Y |  |  |  | 111 | 12-7 | 0 | 217.22 | A |  | 1627 | 1 | 0.31 | 1566 | 1.24 | 73 | 36 | 350 | 5:50 | 18 | 19 | 0 | 112 | 25 | 29.83 | 0 | 0 | AR | 2022-02-15 06:11 | 2022-02-15 06:40 | 28 | 2022-02-15 05:54 | 46 |  |  |  |  | Y | [7 empty] | 3 | 4 | 11.96 | 0 | [23 empty] | 0.21 | 0.21 | A | [9 empty] | 1228 | 86 | 0 | 20 | 0 | 209 | 0 | 769 | 0 | 0 | 0 | 0 | 0 | 0
2022-02-14 | A69652 | 1 | 고탄소 | AE40B53M |  | Al 탈산 | B | 21 | 13 | 53300 | 86.32 | B | B | C |  | 1 | 1 |  | 1520 | 1543 | 6200 |  |  | 6200 | 61.06 | 12 | 101532 | 1595 |  | Y | 42 | 37 | [7 empty] | 김형철 | 2 |  | Y |  |  |  |  | 102.35 | 13-5 | 0.31 | 0 | A |  | 1593 | 3 | 0.18 | 1546 | 1.07 | 60 | 25 | 243 | 4:03 | 25 | 25 | 110 | 0 |  | 0 |  | 500 | AR | 2022-02-15 06:30 | 2022-02-15 06:51 | 21 | 2022-02-15 06:29 | 22 |  |  |  |  | Y |  |  |  | Y | [5 empty] | 148.54 | 85.64 | [23 empty] | 1.62 | 0 | A | [9 empty] | 0 | 0 | 0 | 34 | 0 | 153 | 0 | 720 | 0 | 404 | 0 | 0 | 109 | 80
2022-02-14 | B69049 | 2 | 중탄소 | AE4145MA | 잔강최소화 | Al 탈산 | B | 16 | 83 | 48400 | 119.95 | B | C |  | C | 1 |  | 1 | 1540 | 1566 | 8300 |  |  | 8300 | 94.66 | 12 | 87684 | 1627 |  | Y | 52 | 41 |  |  | B69046 | 03 |  |  |  | 임승우 | 2 |  |  | Y |  | Y |  | 113.8 | 13-1 | 219.03 | 0 | A |  | 1635 | 1 | 0.38 | 1556 | 1.64 | 69 | 25 | 269 | 4:29 | 20 | 21 | 0 | 113 |  | 50.01 | 0 | 0 | AR | 2022-02-15 07:28 | 2022-02-15 08:03 | 35 | 2022-02-15 06:59 | 65 | [12 empty] | 21 |  | 18.96 | 0 | [20 empty] | 0.73 |  |  | 2.21 | 2.21 | B | [9 empty] | 1886 | 0 | 607 | 61 | 0 | 280 | 0 | 746 | 0 | 155 | 0 | 0 | 55 | 25 |  |  | 11
2022-02-15 | A69653 | 1 | 고탄소 | AE40B53M |  | Al 탈산 | B | 1 | 22 | 52100 | 76.27 | C | C | C |  | 1 | 1 |  | 1520 | 1529 | 5800 |  |  | 5800 | 57.12 | 12 | 101532 | 1609 |  | Y | 41 | 29 | [7 empty] | 양성호 | 2 |  | Y |  |  |  |  | 101.75 | 13-2 | 156.96 | 0 | A |  | 1601 | 3 | 0.19 | 1561 | 1.14 | 75 | 33 | 247 | 4:07 | 25 | 26 | 111 | 0 |  | 0 |  | 600 | AR | 2022-02-15 07:30 | 2022-02-15 07:55 | 26 | 2022-02-15 07:29 | 26 |  |  |  |  | Y |  |  |  | Y | [5 empty] | 171.97 | 25.05 | [23 empty] | 2.92 | 0 | B | [9 empty] | 0 | 0 | 0 | 0 | 0 | 126 | 0 | 747 | 0 | 452 | 0 | 0 | 96 | 30
2022-02-15 | B69050 | 2 | 고탄소 | AE40B53M |  | Al 탈산 | B | 5 | 71 | 49350 | 114.63 | C | C | C |  | 1 | 1 |  | 1530 | 1554 | 6500 |  |  | 6500 | 64.02 | 12 | 101532 | 1612 |  | N | 58 | 39 | [7 empty] | 추창도 | 2 |  |  |  |  | Y |  | 101.45 | 12-1 | 226.14 | 0 | A |  | 1603 | 3 | 0.19 | 1567 | 0.65 | 81 | 39 | 248 | 4:08 | 25 | 26 | 112 | 0 |  | 0 |  | 800 | AR | 2022-02-15 08:27 | 2022-02-15 09:03 | 36 | 2022-02-15 08:25 | 38 |  |  |  |  | Y |  |  |  | Y | [5 empty] | 204.59 | 136.5 | [23 empty] | 7.17 | 0 | A | [9 empty] | 0 | 0 | 132 | 0 | 0 | 178 | 0 | 598 | 0 | 164 | 0 | 0 | 0 | 20
2022-02-15 | A69654 | 1 | 중탄소 | AE4145MA |  | Al 탈산 | B | 38 | 28 | 50800 | 105.38 | C | C |  | C | 1 |  | 1 | 1530 | 1537 | 7300 |  |  | 7300 | 76.16 | 12 | 95847 | 1612 |  | Y | 43 | 36 | [7 empty] | 양성호 | 2 | [6 empty] | 106.45 | 13-6 | 255.87 | 0 | A |  | 1608 | 1 | 0.3 | 1537 | 1.44 | 50 | 22 | 230 | 3:50 | 20 | 22 | 0 | 114 | 40 | 41.99 | 0 | 0 | AR | 2022-02-15 09:00 | 2022-02-15 09:16 | 16 | 2022-02-15 08:36 | 40 | [12 empty] | 17 |  | 12.51 | 0 | [20 empty] | 0.77 |  |  | 0.87 | 0.87 | B | [9 empty] | 42 | 1516 | 1313 | 83 | 0 | 209 | 0 | 752 | 0 | 454 | 0 | 0 | 99 | 38 |  |  | 13
2022-02-15 | B69051 | 2 | 중탄소 | AE4145MA | 연주종료 | Al 탈산 | B | 37 | 46 | 51900 | 125.62 | C | C | C |  | 1 | 1 |  | 1540 | 1573 | 7000 |  |  | 7000 | 62.17 | 14 | 112600 | 1606 | 362 | Y | 97 | 37 |  |  | B69048 | 01 |  |  |  | 추창도 | 2 |  |  |  |  | Y |  | 102.9 | 12-8 | 186.91 | 0 | A |  | 1606 | 3 | 0.2 | 1552 | 1.93 | 65 | 47 | 219 | 3:39 | 20 | 21 | 115 | 0 |  | 0 | 0 | 800 | AR | 2022-02-15 10:00 | 2022-02-15 10:28 | 28 | 2022-02-15 09:59 | 29 |  |  |  |  | N |  |  |  | Y |  |  |  | 6 |  | 13.76 | 800 | [20 empty] | 0.57 |  |  | 0.36 | 0.36 | A | [9 empty] | 1704 | 61 | 1268 | 38 | 0 | 269 | 0 | 596 | 0 | 306 | 0 | 0 | 92 | 28
2022-02-15 | A69655 | 1 | 고탄소 | AE40B53M | TUNDISH교체전 | Al 탈산 | B | 29 | 30 | 52500 | 75.07 | C | C | C |  | 1 | 1 |  | 1520 | 1538 | 5500 |  |  | 5500 | 54.76 | 12 | 100438 | 1604 |  | Y | 39 | 30 | [7 empty] | 양성호 | 2 | [8 empty] | 209.65 | 0.07 | A |  | 1601 | 3 | 0.19 | 1559 | 1.17 | 73 | 29 | 250 | 4:10 | 25 | 25 | 113 | 0 |  | 0 |  | 600 | AR | 2022-02-15 09:31 | 2022-02-15 10:10 | 39 | 2022-02-15 09:30 | 40 |  |  |  |  | Y |  |  |  | Y | [5 empty] | 178.16 | 33.58 | [23 empty] | 55.72 | 0 | A | [9 empty] | 0 | 0 | 153 | 24 | 0 | 125 | 0 | 694 | 0 | 452 | 0 | 0 | 86 | 16
2022-02-15 | A69656 | 1 | 고탄소 | P-AE1055LSM | TUNDISH교체 | Al 탈산 | B | 21 | 14 | 53200 | 92.37 | C | C | C |  | 1 | 1 |  | 1520 | 1601 | 4900 |  |  | 4900 | 57.91 | 10 | 84610 | 1635 |  | Y | 44 | 31 | [7 empty] | 양성호 | 2 |  | Y |  |  |  |  | 103.15 | 13-5 | 0 | 54.46 | A |  | 1609 | 3 | 0.16 | 1578 | 0.66 | 94 | 32 | 294 | 4:54 | 25 | 25 | 115 | 0 |  | 0 |  | 700 | N2 | 2022-02-15 10:53 | 2022-02-15 11:41 | 47 | 2022-02-15 10:51 | 50 |  |  |  |  | Y |  |  |  | Y | [5 empty] | 0 | 305.09 | [19 empty] | 2.2 |  |  |  | 64.72 | 0 | A |  |  | 10.352 | 26.588 | 49.543 | 0.161 | 4.785 | 1.863 | 1501.75 | 18 | 0 | 760 | 45 | 0 | 201 | 0 | 904 | 0 | 696 | 0 | 0 | 95 | 19 |  |  |  |  | 1
2022-02-15 | A69657 | 1 | 고탄소 | P-AE1055LSM |  | Al 탈산 | B | 1 | 23 | 51600 | 85.35 | C | C | C |  | 1 | 1 |  | 1520 | 1550 | 5300 |  |  | 5300 | 62.64 | 10 | 84610 | 1616 |  | Y | 43 | 30 | [7 empty] | 양성호 | 2 | [6 empty] | 99.4 | 12-9 | 0 | 174.45 | A |  | 1607 | 3 | 0.19 | 1557 | 1.19 | 73 | 30 | 289 | 4:49 | 25 | 25 | 116 | 0 |  | 0 |  | 800 | N2 | 2022-02-15 12:08 | 2022-02-15 12:42 | 35 | 2022-02-15 12:07 | 35 |  |  |  |  | Y |  |  |  | Y | [5 empty] | 0 | 316.99 | [23 empty] | 73.69 | 0 | A |  |  | 8.418 | 27.98 | 50.814 | 0.117 | 6.036 | 1.816 | 1458.08 | 92 | 0 | 842 | 25 | 0 | 210 | 0 | 754 | 0 | 555 | 0 | 0 | 95 | 41
2022-02-15 | A69658 | 1 | 고탄소 | P-AE1055LSM |  | Al 탈산 | B | 38 | 29 | 50700 | 76.55 | C | C | C |  | 1 | 1 |  | 1520 | 1560 | 4900 |  |  | 4900 | 48.26 | 12 | 101532 | 1593 |  | Y | 41 | 27 | [7 empty] | 양성호 | 2 | [6 empty] | 104.2 | 13-3 | 19.93 | 136.82 | A |  | 1591 | 3 | 0.16 | 1555 | 1.03 | 71 | 22 | 276 | 4:36 | 25 | 25 | 117 | 0 |  | 0 |  | 600 | N2 | 2022-02-15 13:08 | 2022-02-15 13:44 | 36 | 2022-02-15 13:07 | 37 |  |  |  |  | Y |  |  |  | Y | [5 empty] | 0 | 227.19 | [23 empty] | 79.6 | 0 | A |  |  | 8.757 | 27.407 | 51.756 | 0.204 | 5.91 | 1.888 | 1451.7 | 50 | 0 | 821 | 0 | 0 | 213 | 0 | 1005 | 0 | 654 | 0 | 0 | 98 | 20
2022-02-15 | A69659 | 1 | 고탄소 | P-AE1055LSM |  | Al 탈산 | B | 29 | 31 | 52600 | 85 | C | C | D |  | 1 | 1 |  | 1520 | 1549 | 4700 |  |  | 4700 | 55.55 | 10 | 84610 | 1596 |  | Y | 41 | 27 | [7 empty] | 양성호 | 2 |  | Y | [6 empty] | 18.69 | 146.09 | A |  | 1596 | 3 | 0.15 | 1540 | 1.33 | 56 | 21 | 267 | 4:27 | 25 | 25 | 118 | 0 |  | 0 |  | 350 | N2 | 2022-02-15 14:21 | 2022-02-15 14:49 | 28 | 2022-02-15 14:19 | 30 |  |  |  |  | Y |  |  |  | Y | [5 empty] | 0 | 213 | [23 empty] | 0 | 0 | A |  |  | 8.889 | 28.218 | 49.25 | 0.203 | 5.54 | 1.745 | 1463.47 | 78 | 0 | 823 | 29 | 0 | 218 | 0 | 752 | 0 | 551 | 0 | 0 | 97 | 9
2022-02-15 | B69052 | 2 | 저탄소 | SCM822HI |  | Al 탈산 | I | 5 | 72 | 49800 | 118.32 | D | D |  | D | 1 |  | 1 | 1560 | 1604 | 10300 |  |  | 10300 | 110.52 | 4 | 93200 | 1678 |  | INGOT | 58 | 51 | [7 empty] | 추창도 | 2 |  |  |  |  | N |  | 101 | 12-1 | 141.28 | 0 | A |  | 1687 | 1 | 0.4 | 1593 | 1.85 | 85 |  | 327 | 5:27 | 25 | 26 | 0 | 1 |  | 98.07 | 0 | 0 | AR | 2022-02-15 16:04 |  | 31 | 2022-02-15 15:49 | [5 empty] | Y | [7 empty] | 2 | 4.5 | 30.27 | 0 | [16 empty] | 1.2 |  | 0.8 |  |  |  |  | 0.12 | 0.12 | A | [9 empty] | 1716 | 65 | 0 | 82 | 0 | 396 | 0 | 1888 | 0 | 258 | 0 | 0 | 156 | 31
2022-02-15 | A69660 | 1 | 고탄소 | P-AE1055LSM |  | Al 탈산 | B | 21 | 15 | 53200 | 73.05 | D | D | D |  | 1 | 1 |  | 1520 | 1565 | 4200 |  |  | 4200 | 41.37 | 12 | 101532 | 1600 |  | Y | 43 | 25 | [7 empty] | 양성호 | 2 |  | Y | [6 empty] | 0 | 129.91 | A |  | 1600 | 3 | 0.16 | 1555 | 1.5 | 71 | 28 | 257 | 4:17 | 25 | 25 | 119 | 0 |  | 0 |  | 600 | N2 | 2022-02-15 15:19 | 2022-02-15 15:49 | 30 | 2022-02-15 15:19 | 30 |  |  |  |  | Y |  |  |  | Y | [5 empty] | 0 | 200.01 | [23 empty] | 1.2 | 0 | A |  |  | 7.897 | 28.082 | 50.363 | 0.167 | 6.377 | 1.793 | 1437.3 | 83 | 0 | 869 | 12 | 0 | 161 | 0 | 645 | 0 | 452 | 0 | 0 | 120 | 13
2022-02-15 | A69661 | 1 | 고탄소 | P-AE1055LSM |  | Al 탈산 | B | 37 | 47 | 51900 | 77.22 | D | D | D |  | 1 | 1 |  | 1520 | 1558 | 4600 |  |  | 4600 | 54.37 | 10 | 84610 | 1607 |  | Y | 41 | 26 | [7 empty] | 김덕진 | 2 |  | Y |  |  |  |  | 97.2 | 12-2 | 0.01 | 151.42 | A |  | 1607 | 3 | 0.17 | 1561 | 1.24 | 77 | 37 | 294 | 4:54 | 25 | 25 | 120 | 0 |  | 0 |  | 600 | N2 | 2022-02-15 16:27 | 2022-02-15 16:51 | 24 | 2022-02-15 16:27 | 24 |  |  |  |  | Y |  |  |  | Y | [5 empty] | 0 | 238.68 | [23 empty] | 2.64 | 0 | A |  |  | 7.802 | 28.08 | 50.447 | 0.148 | 6.465 | 1.796 | 1437.3 | 39 | 0 | 821 | 35 | 0 | 162 | 0 | 595 | 0 | 494 | 0 | 0 | 119 | 30
2022-02-15 | B69053 | 2 | 중탄소 | BP-SM45CS | 연주시작 | Al 탈산 | B | 1 | 24 | 52200 | 102.93 | D | D |  | D | 1 |  | 1 | 1540 | 1538 | 7700 |  |  | 7700 | 85.28 | 11 | 90289 | 1662 | 361 | N | 47 | 40 | [7 empty] | 이기호 | 2 |  |  |  |  | Y |  | 94.25 | 12-3 | 2.6 | 120.38 | A |  | 1644 | 1 | 0.46 | 1586 | 1.32 | 93 | 42 | 346 | 5:46 | 13 | 16 | 0 | 2 |  | 179.13 | 0 | 0 | N2 | 2022-02-15 17:01 | 2022-02-15 17:24 | 23 | 2022-02-15 16:49 | 35 |  |  |  |  | Y | [8 empty] | 4 | 0.16 | 33.49 | [16 empty] | 0.7 |  |  |  | 1.88 |  |  | 0 | 0 | A | [9 empty] | 0 | 0 | 263 | 25 | 0 | 120 | 0 | 804 | 0 | 207 | 0 | 0 | 155 | 35 |  |  |  |  | 1
2022-02-15 | A69662 | 1 | 고탄소 | P-AE1055LSM |  | Al 탈산 | B | 38 | 30 | 51000 | 73.05 | D | D | D |  | 1 | 1 |  | 1520 | 1535 | 5000 |  |  | 5000 | 49.25 | 12 | 101532 | 1590 |  | Y | 39 | 28 | [7 empty] | 김덕진 | 2 |  | Y | [6 empty] | 1.16 | 97.11 | A |  | 1590 | 3 | 0.16 | 1544 | 1.39 | 60 | 23 | 262 | 4:22 | 25 | 25 | 121 | 0 |  | 0 |  | 600 | N2 | 2022-02-15 17:27 | 2022-02-15 17:51 | 24 | 2022-02-15 17:26 | 25 |  |  |  |  | Y |  |  |  | Y | [5 empty] | 0 | 215.94 | [23 empty] | 3.89 | 0 | A |  |  | 8.595 | 28.018 | 50.112 | 0.165 | 5.83 | 1.788 | 1458.08 | 0 | 0 | 738 | 20 | 0 | 151 | 0 | 742 | 0 | 547 | 0 | 0 | 151 | 36
2022-02-15 | B69054 | 2 | 중탄소 | BP-SM45CS |  | Al 탈산 | B | 31 | 90 | 48100 | 88.62 | D | D |  | D | 1 |  | 1 | 1540 | 1596 | 6000 |  |  | 6000 | 64.47 | 11 | 93071 | 1617 |  | Y | 49 | 37 |  |  | B69052 | 06 |  |  |  | 김규완 | 2 |  |  | Y |  | Y |  | 103.45 | 11-10 | 0 | 111.52 | A |  | 1615 | 1 | 0.35 | 1560 | 1.57 | 67 | 28 | 298 | 4:58 | 13 | 16 | 0 | 3 |  | 123.29 | 0 | 0 | N2 | 2022-02-15 17:55 | 2022-02-15 18:22 | 26 | 2022-02-15 17:50 | 32 |  |  |  |  | Y | [8 empty] | 4.5 | 0 | 23.69 | [23 empty] | 0 | 0 | A | [9 empty] | 0 | 0 | 278 | 30 | 0 | 125 | 0 | 653 | 0 | 203 | 0 | 0 | 96 | 50
2022-02-15 | A69663 | 1 | 고탄소 | P-AE1055LSM |  | Al 탈산 | B | 29 | 32 | 51900 | 70.73 | D | D | D |  | 1 | 1 |  | 1520 | 1574 | 4000 |  |  | 4000 | 47.28 | 10 | 84610 | 1592 |  | Y | 40 | 23 | [7 empty] | 김덕진 | 2 |  | Y | [6 empty] | 0.21 | 201.52 | A |  | 1592 | 3 | 0.16 | 1549 | 1.43 | 65 | 25 | 247 | 4:07 | 25 | 25 | 122 | 0 |  | 0 |  | 600 | N2 | 2022-02-15 18:26 | 2022-02-15 18:54 | 28 | 2022-02-15 18:25 | 28 |  |  |  |  | Y |  |  |  | Y | [5 empty] | 0 | 199.82 | [23 empty] | 5.09 | 0 | A |  |  | 7.554 | 28.391 | 50.571 | 0.118 | 6.694 | 1.781 | 1437.3 | 42 | 0 | 828 | 0 | 0 | 158 | 0 | 740 | 0 | 594 | 0 | 0 | 153 | 37
2022-02-15 | B69055 | 2 | 중탄소 | SM45CS |  | Al 탈산 | B | 16 | 84 | 47400 | 88.55 | D | D |  | D | 1 |  | 1 | 1540 | 1527 | 8100 |  |  | 8100 | 80.22 | 12 | 100969 | 1638 |  | Y | 46 | 40 | [7 empty] | 김규완 | 2 |  |  |  |  | Y |  | 95.4 | 11-4 | 0 | 168.1 | A |  | 1632 | 1 | 0.36 | 1562 | 1.89 | 69 | 31 | 354 | 5:54 | 15 | 20 | 0 | 4 |  | 178.8 | 0 | 0 | N2 | 2022-02-15 19:11 | 2022-02-15 19:23 | 12 | 2022-02-15 19:04 | 19 |  |  |  |  | N | [8 empty] | 5.5 | 0 | 43.48 | [23 empty] | 0 | 0 | A | [9 empty] | 0 | 0 | 228 | 20 | 0 | 25 | 0 | 702 | 0 | 204 | 0 | 0 | 97 | 31
2022-02-15 | A69664 | 1 | 고탄소 | AE1055LS |  | Al 탈산 | B | 21 | 16 | 53100 | 81.48 | D | D | D |  | 1 | 1 |  | 1520 | 1538 | 5500 |  |  | 5500 | 36.12 | 18 | 152280 | 1603 |  | Y | 42 | 31 | [7 empty] | 김덕진 | 2 |  | Y |  |  |  |  | 100.9 | 13-2 | 0.01 | 57 | A |  | 1603 | 3 | 0.15 | 1556 | 1.24 | 72 | 34 | 273 | 4:33 | 25 | 25 | 123 | 0 |  | 0 |  | 600 | N2 | 2022-02-15 19:37 | 2022-02-15 19:56 | 20 | 2022-02-15 19:36 | 20 |  |  |  |  | Y |  |  |  | Y | [5 empty] | 0 | 248.54 | [23 empty] | 6.59 | 0 | B |  |  | 7.51 | 27.971 | 50.609 | 0.135 | 6.738 | 1.809 | 1429.89 | 0 | 0 | 758 | 33 | 0 | 177 | 0 | 650 | 0 | 494 | 0 | 0 | 118 | 47
2022-02-15 | B69056 | 2 | 중탄소 | SM45CS |  | Al 탈산 | B | 5 | 73 | 50150 | 94.55 | D | D |  | D | 1 |  | 1 | 1540 | 1517 | 6700 |  |  | 6700 | 81.71 | 10 | 82000 | 1622 |  | Y | 39 | 33 |  |  | B69053 | 07 |  |  |  | 김규완 | 2 |  |  | Y |  | Y |  | 109.15 | 12-8 | 0 | 117.82 | A |  | 1613 | 1 | 0.42 | 1562 | 1.42 | 69 | 31 | 309 | 5:09 | 15 | 16 | 0 | 5 |  | 144.43 | 0 | 0 | N2 | 2022-02-15 20:15 | 2022-02-15 20:20 | 5 | 2022-02-15 19:55 | 25 |  |  |  |  | N | [8 empty] | 4 | 0 | 29.33 | [23 empty] | 0 | 0 | A | [9 empty] | 0 | 0 | 212 | 0 | 0 | 23 | 0 | 698 | 0 | 205 | 0 | 0 | 95 | 26
2022-02-15 | A69665 | 1 | 고탄소 | P-AE1055LSM |  | Al 탈산 | B | 37 | 48 | 51700 | 86.8 | D | D | D |  | 1 | 1 |  | 1520 | 1533 | 5300 |  |  | 5300 | 104.4 | 6 | 50766 | 1586 |  | Y | 42 | 30 | [7 empty] | 김덕진 |  |  | Y |  |  | N |  | 102.85 | 12-7 | 0.43 | 89.52 | A |  | 1586 | 3 | 0.15 | 1550 | 0.82 | 66 | 23 | 264 | 4:24 | 25 | 25 | 124 | 0 |  | 0 |  | 600 | N2 | 2022-02-15 20:42 | 2022-02-15 20:59 | 18 | 2022-02-15 20:41 | 18 |  |  |  |  | Y |  |  |  | Y | [5 empty] | 0 | 283.57 | [23 empty] | 8 | 0 | A |  |  | 7.267 | 28.33 | 51.08 | 0.139 | 7.029 | 1.803 | 1443.39 | 0 | 0 | 738 | 34 | 0 | 181 | 0 | 744 | 0 | 554 | 0 | 0 | 153 | 27
2022-02-15 | B69057 | 2 | 중탄소 | SM45CB |  | Si 탈산 | B | 1 | 25 | 52000 | 74.23 | D | D |  | D | 1 |  | 1 | 1540 | 1534 | 5500 |  |  | 5500 | 54.31 | 12 | 101271 | 1610 |  | Y | 35 | 32 |  |  | B69054 | 05 |  |  |  | 김규완 | 2 |  | Y |  |  | Y |  | 94.7 | 12-4 | 0 | 34.28 | A |  | 1600 | 1 | 0.41 | 1550 | 1.52 | 57 | 21 | 7 | 0:07 | 14 | 15 | 0 | 6 | 100 | 91.51 | 0 | 0 | N2 | 2022-02-15 20:54 | 2022-02-15 21:24 | 30 | 2022-02-15 20:48 | 36 |  |  |  |  | N | [8 empty] | 4 | 0 | 17.88 | [23 empty] | 0 | 0 | A | [9 empty] | 0 | 0 | 179 | 12 | 0 | 0 | 0 | 696 | 0 | 205 | 0 | 0 | 99 | 33
2022-02-15 | A69666 | 1 | 고탄소 | P-AE1055LSM |  | Al 탈산 | B | 38 | 31 | 50600 | 77.2 | D | D | D |  | 1 | 1 |  | 1520 | 1532 | 6000 |  |  | 6000 | 59.09 | 12 | 101532 | 1596 | 363 | Y | 39 | 35 | [7 empty] | 김덕진 | 2 |  | Y |  |  | N |  |  |  | 0.02 | 39.5 | A |  | 1596 | 3 | 0.16 | 1554 | 1.14 | 70 | 28 | 230 | 3:50 | 25 | 25 | 125 | 0 |  | 0 |  | 600 | N2 | 2022-02-15 21:43 | 2022-02-15 22:07 | 25 | 2022-02-15 21:41 | 26 |  |  |  |  | Y |  |  |  | Y | [5 empty] | 0 | 238.46 | [23 empty] | 9.27 | 0 | A |  |  | 7.401 | 28.457 | 50.628 | 0.146 | 6.84 | 1.779 | 1429.89 | 0 | 0 | 783 | 28 | 0 | 178 | 0 | 704 | 0 | 499 | 0 | 0 | 75 | 37
2022-02-15 | B69058 | 2 | 중탄소 | SM45CB |  | Si 탈산 | B | 33 | 49 | 51200 | 84.52 | D | D |  | D | 1 |  | 1 | 1540 | 1517 | 7400 |  |  | 7400 | 48.36 | 18 | 153027 | 1622 |  | Y | 42 | 37 |  |  | B69055 | 05 |  |  |  | 김규완 | 2 |  | Y |  |  | Y |  | 104.4 | 12-9 | 0.65 | 80.26 | A |  | 1616 | 1 | 0.33 | 1558 | 1.71 | 65 | 19 | 303 | 5:03 | 14 | 15 | 0 | 7 |  | 44.69 | 0 | 0 | N2 | 2022-02-15 22:04 | 2022-02-15 22:24 | 19 | 2022-02-15 21:55 | 28 |  |  |  |  | N | [8 empty] | 4 | 0 | 15.39 | [23 empty] | 0 | 0 | A | [9 empty] | 0 | 0 | 162 | 28 | 0 | 45 | 0 | 897 | 0 | 204 | 0 | 0 | 145 | 55
2022-02-15 | A69667 | 1 | 고탄소 | P-AE1055LSM |  | Al 탈산 | B | 29 | 33 | 52300 | 75.25 | D | B | B |  | 1 | 1 |  | 1520 | 1571 | 3500 |  |  | 3500 | 34.47 | 12 | 101532 | 1585 |  | Y | 33 | 20 | [10 empty] | Y |  |  |  |  | 106.1 | 13-4 | 0 | 64.16 | A |  | 1585 | 3 | 0.15 | 1545 | 0.95 | 61 | 21 | 8 | 0:08 | 25 | 25 | 126 | 0 |  | 0 |  | 600 | N2 | 2022-02-15 22:47 | 2022-02-15 23:27 | 40 | 2022-02-15 22:46 | 41 |  |  |  |  | Y |  |  |  | Y | [5 empty] | 0 | 268.66 | [23 empty] | 10.6 | 0 | A |  |  | 6.337 | 30.11 | 49.383 | 0.263 | 7.792 | 1.64 | 1430.46 | 41 | 0 | 865 | 24 | 0 | 206 | 0 | 493 | 0 | 399 | 0 | 0 | 0 | 16
2022-02-15 | B69059 | 2 | 중탄소 | SM45C |  | Si 탈산 | B | 16 | 85 | 48150 | 78.17 | D | B |  | B | 1 |  | 1 | 1540 | 1529 | 5800 |  |  | 5800 | 113.57 | 6 | 51072 | 1605 |  | Y | 38 | 32 |  |  | B69056 | 05 |  |  |  | 김규완 | 2 | [6 empty] | 104.95 | 12-2 | 0 | 69.8 | A |  | 1595 | 1 | 0.28 | 1548 | 1.33 | 55 | 16 | 299 | 4:59 | 15 | 15 | 0 | 8 |  | 39.34 | 0 | 0 | N2 | 2022-02-15 22:59 | 2022-02-15 23:29 | 30 | 2022-02-15 22:52 | 38 |  |  |  |  | N | [7 empty] | 1 | 4.5 | 0 | 13.51 | [23 empty] | 0.07 | 0.07 | A | [9 empty] | 0 | 0 | 227 | 19 | 0 | 41 | 0 | 503 | 0 | 207 | 0 | 0 | 90 | 15
2022-02-15 | B69060 | 2 | 중탄소 | SM45C |  | Si 탈산 | B | 5 | 74 | 49200 | 87.82 | B | B |  | B | 1 |  | 1 | 1540 | 1517 | 6900 |  |  | 6900 | 73.69 | 11 | 93632 | 1615 |  | Y | 44 | 35 | [7 empty] | 임승우 | 2 | [8 empty] | 0 | 118.65 | A |  | 1604 | 1 | 0.29 | 1554 | 1.43 | 61 | 22 | 277 | 4:37 | 15 | 15 | 0 | 9 |  | 38.47 | 0 | 0 | N2 | 2022-02-16 00:08 | 2022-02-16 00:36 | 29 | 2022-02-15 23:59 | 37 |  |  |  |  | N | [8 empty] | 4 | 0 | 10.73 | [23 empty] | 0.07 | 0.07 | A | [9 empty] | 0 | 0 | 205 | 14 | 0 | 41 | 0 | 750 | 0 | 0 | 0 | 0 | 156 | 16
2022-02-15 | A69668 | 1 | 고탄소 | P-AE1055LSM |  | Al 탈산 | B | 21 | 17 | 53000 | 75.65 | B | B | B |  | 1 | 1 |  | 1520 | 1555 | 4600 |  |  | 4600 | 45.31 | 12 | 101532 | 1590 |  | Y | 42 | 28 | [7 empty] | 김형철 | 2 |  | Y | [6 empty] | 0.82 | 58.86 | A |  | 1590 | 3 | 0.16 | 1546 | 1.33 | 62 | 19 | 235 | 3:55 | 25 | 25 | 127 | 0 |  | 0 |  | 600 | N2 | 2022-02-15 23:59 | 2022-02-16 00:34 | 35 | 2022-02-15 23:58 | 36 |  |  |  |  | Y |  |  |  | Y | [5 empty] | 0 | 215.8 | [23 empty] | 12.11 | 0 | A |  |  | 8.492 | 27.716 | 49.86 | 0.227 | 5.871 | 1.798 | 1458.08 | 0 | 0 | 798 | 0 | 0 | 176 | 0 | 863 | 0 | 604 | 0 | 0 | 32 | 29
2022-02-15 | A69669 | 1 | 고탄소 | P-AE1055LSM |  | Al 탈산 | B | 1 | 26 | 52000 | 76.88 | B | B | B |  | 1 | 1 |  | 1520 | 1541 | 5400 |  |  | 5400 | 53.19 | 12 | 101532 | 1584 |  | Y | 42 | 32 | [7 empty] | 박재승 | 2 |  | Y |  |  |  |  | 104.95 | 13-5 | 0 | 235.42 | A |  | 1584 | 3 | 0.17 | 1542 | 1.24 | 58 | 21 | 250 | 4:10 | 25 | 25 | 128 | 0 |  | 0 |  | 600 | N2 | 2022-02-16 01:08 | 2022-02-16 01:39 | 31 | 2022-02-16 01:07 | 32 |  |  |  |  | Y |  |  |  | Y | [5 empty] | 0 | 225.18 | [23 empty] | 13.53 | 0 | A |  |  | 6.671 | 28.354 | 51.613 | 0.099 | 7.736 | 1.82 | 1560.93 | 21 | 0 | 838 | 15 | 0 | 173 | 0 | 864 | 0 | 644 | 0 | 0 | 31 | 38
2022-02-15 | B69061 | 2 | 중탄소 | SM45C |  | Si 탈산 | B | 37 | 49 | 52150 | 84.63 | B | B |  | B | 1 |  | 1 | 1540 | 1544 | 6000 |  |  | 6000 | 60.72 | 12 | 98818 | 1619 |  | Y | 37 | 32 | [7 empty] | 임승우 | 2 | [6 empty] | 102.95 | 12-7 | 0 | 78.51 | A |  | 1610 | 1 | 0.34 | 1557 | 1.34 | 64 | 27 | 434 | 7:14 | 15 | 16 | 0 | 10 |  | 23.25 | 0 | 0 | N2 | 2022-02-16 01:23 | 2022-02-16 01:43 | 20 | 2022-02-16 01:10 | 33 | EAF | 전극연결/조정 |  |  | N | [7 empty] | 4 | 4 | 9.54 | 3.04 | [23 empty] | 0.22 | 0.22 | A | [9 empty] | 0 | 0 | 239 | 28 | 0 | 45 | 0 | 902 | 0 | 0 | 0 | 0 | 174 | 10
2022-02-15 | A69670 | 1 | 고탄소 | P-AE1055LSM |  | Al 탈산 | B | 38 | 32 | 50700 | 80.07 | B | B | B |  | 1 | 1 |  | 1520 | 1539 | 6100 |  |  | 6100 | 72.1 | 10 | 84610 | 1595 |  | Y | 41 | 37 | [7 empty] | 김형철 | 2 |  | Y |  |  |  |  | 102.4 | 12-10 | 0 | 245.02 | A |  | 1595 | 3 | 0.16 | 1552 | 1.13 | 68 | 29 | 257 | 4:17 | 25 | 25 | 129 | 0 |  | 0 |  | 600 | N2 | 2022-02-16 02:15 | 2022-02-16 02:45 | 30 | 2022-02-16 02:14 | 31 |  |  |  |  | Y |  |  |  | Y | [5 empty] | 0 | 246 | [23 empty] | 14.9 | 0 | A |  |  | 6.59 | 27.607 | 53.066 | 0.158 | 8.052 | 1.922 | 1700.39 | 60 | 0 | 834 | 33 | 0 | 158 | 0 | 1155 | 0 | 747 | 0 | 0 | 122 | 35
2022-02-15 | B69062 | 2 | 중탄소 | SM45C |  | Si 탈산 | B | 33 | 50 | 52200 | 81.72 | B | B |  | B | 1 |  | 1 | 1540 | 1516 | 7300 |  |  | 7300 | 80.43 | 14 | 90762 | 1613 |  | Y | 42 | 37 | [7 empty] | 임승우 | 2 |  |  |  |  | Y |  | 98.4 | 12-2 | 0 | 178.77 | A |  | 1616 | 1 | 0.3 | 1557 | 1.72 | 64 | 28 | 299 | 4:59 | 15 | 16 | 0 | 11 |  | 64.06 | 0 | 0 | N2 | 2022-02-16 02:44 | 2022-02-16 03:02 | 18 | 2022-02-16 02:37 | 25 |  |  |  |  | N | [7 empty] | 2 | 5 | 0 | 16.11 | [23 empty] | 0.16 | 0.16 | A | [9 empty] | 0 | 0 | 217 | 25 | 0 | 40 | 0 | 993 | 0 | 203 | 0 | 0 | 224 | 13
2022-02-15 | A69671 | 1 | 고탄소 | P-AE1055LSM |  | Al 탈산 | B | 29 | 34 | 52000 | 83.45 | B | B | B |  | 1 | 1 |  | 1520 | 1546 | 5000 |  |  | 5000 | 49.25 | 12 | 101532 | 1597 |  | Y | 41 | 31 | [7 empty] | 김형철 | 2 |  | Y |  |  |  |  | 101.1 | 12-9 | 0 | 145.58 | A |  | 1597 | 3 | 0.17 | 1549 | 1.17 | 65 | 28 | 253 | 4:13 | 25 | 25 | 130 | 0 |  | 0 |  | 600 | N2 | 2022-02-16 03:26 | 2022-02-16 03:47 | 22 | 2022-02-16 03:24 | 23 |  |  |  |  | Y |  |  |  | Y | [5 empty] | 0 | 266.16 | [23 empty] | 16.36 | 0 | A |  |  | 5.691 | 29.889 | 50.676 | 0.096 | 8.904 | 1.695 | 1458.37 | 26 | 0 | 780 | 34 | 0 | 165 | 0 | 739 | 0 | 547 | 0 | 0 | 62 | 40
2022-02-15 | B69063 | 2 | 중탄소 | SM45C |  | Si 탈산 | B | 16 | 86 | 48200 | 83.67 | B | B |  | B | 1 |  | 1 | 1540 | 1518 | 6600 |  |  | 6600 | 72.72 | 14 | 90762 | 1631 |  | Y | 40 | 35 | [7 empty] | 임승우 | 2 | [6 empty] | 95.9 | 11-4 | 0 | 209.02 | A |  | 1616 | 1 | 0.38 | 1556 | 1.53 | 63 | 26 | 361 | 6:01 | 15 | 16 | 0 | 12 |  | 53.44 | 0 | 0 | N2 | 2022-02-16 03:44 | 2022-02-16 04:07 | 23 | 2022-02-16 03:34 | 33 |  |  |  |  | N | [8 empty] | 5 | 0 | 14.69 | [23 empty] | 0.17 | 0.17 | A | [9 empty] | 0 | 0 | 0 | 28 | 0 | 43 | 0 | 847 | 0 | 202 | 0 | 0 | 149 | 0
2022-02-15 | A69672 | 1 | 고탄소 | AE1055LS | 유사강종연연주 | Al 탈산 | B | 21 | 18 | 52900 | 83.15 | B | B | B |  | 1 | 1 |  | 1520 | 1543 | 5100 |  |  | 5100 | 60.28 | 10 | 84600 | 1596 |  | Y | 41 | 29 | [7 empty] | 김형철 | 2 |  | Y |  |  |  |  | 105.95 | 13-8 | 0 | 101.1 | A |  | 1596 | 3 | 0.17 | 1549 | 0 | 65 | 25 | 232 | 3:52 | 25 | 25 | 131 | 0 |  | 0 |  | 600 | N2 | 2022-02-16 04:23 | 2022-02-16 04:49 | 27 | 2022-02-16 04:22 | 28 |  |  |  |  | Y |  |  |  | Y | [5 empty] | 0 | 309.15 | [23 empty] | 17.55 | 0 | A | [9 empty] | 40 | 0 | 863 | 29 | 0 | 159 | 0 | 719 | 0 | 545 | 0 | 0 | 50 | 65
2022-02-15 | B69064 | 2 | 중탄소 | SM45C | TUNDISH교체전 | Si 탈산 | B | 5 | 75 | 49500 | 85.18 | B | B |  | B | 1 |  | 1 | 1540 | 1514 | 7100 |  |  | 7100 | 68.06 | 15 | 104318 | 1622 |  | Y | 41 | 36 | [7 empty] | 임승우 | 2 | [6 empty] | 103.9 | 12-3 | 0.03 | 179.08 | A |  | 1609 | 1 | 0.3 | 1554 | 1.37 | 61 | 27 | 344 | 5:44 | 15 | 15 | 0 | 13 |  | 58.5 | 0 | 0 | N2 | 2022-02-16 04:49 | 2022-02-16 05:10 | 20 | 2022-02-16 04:40 | 30 |  |  |  |  | N | [8 empty] | 4 | 0 | 14.95 | [23 empty] | 0.21 | 0.21 | A | [9 empty] | 0 | 0 | 212 | 17 | 0 | 45 | 0 | 892 | 0 | 0 | 0 | 0 | 185 | 0
2022-02-15 | A69673 | 1 | 고탄소 | AE1055LS |  | Al 탈산 | B | 1 | 27 | 51700 | 85.72 | B | B | B |  | 1 | 1 |  | 1520 | 1557 | 5200 |  |  | 5200 | 51.22 | 12 | 101520 | 1594 | 376 | Y | 41 | 32 | [7 empty] | 김형철 | 2 |  | Y |  |  |  |  | 105.15 | 13-5 | 0 | 69.96 | A |  | 1594 | 3 | 0.16 | 1547 | 1 | 63 | 27 | 255 | 4:15 | 25 | 26 | 132 | 0 |  | 0 |  | 600 | N2 | 2022-02-16 05:28 | 2022-02-16 05:52 | 24 | 2022-02-16 05:26 | 26 |  |  |  |  | Y |  |  |  | Y | [5 empty] | 0 | 300.59 | [23 empty] | 0.01 | 0 | B | [9 empty] | 0 | 0 | 803 | 14 | 0 | 167 | 0 | 901 | 0 | 621 | 0 | 0 | 105 | 57
2022-02-15 | B69065 | 2 | 중탄소 | SFMN438VM2 | TUNDISH교체 | Si 탈산 | B | 37 | 50 | 51750 | 104.65 | B | B |  | B | 1 |  | 1 | 1540 | 1543 | 8200 |  |  | 8200 | 79.68 | 12 | 102912 | 1670 |  | Y | 47 | 42 | [7 empty] | 임승우 | 2 | [6 empty] | 98.75 | 12-3 | 0 | 251.16 | A |  | 1661 | 1 | 0.3 | 1578 | 0 | 87 | 40 | 363 | 6:03 | 18 | 20 | 0 | 14 |  | 39.09 | 0 | 0 | N2 | 2022-02-16 06:09 | 2022-02-16 06:37 | 28 | 2022-02-16 05:49 | 48 |  |  |  |  | N | [7 empty] | 10 | 4.5 | 0 | 13 | [19 empty] | 1.85 |  |  |  | 0.58 | 0.58 | A | [9 empty] | 0 | 0 | 1728 | 41 | 0 | 0 | 0 | 547 | 0 | 0 | 0 | 0 | 64 | 10 |  |  | 9 |  | 1
2022-02-15 | A69674 | 1 | 고탄소 | AE1055LS | 연주종료 | Al 탈산 | B | 38 | 33 | 51000 | 81.13 | B | B | C |  | 1 | 1 |  | 1520 | 1531 | 5700 |  |  | 5700 | 61.63 | 12 | 92484 | 1601 |  | Y | 42 | 28 | [7 empty] | 김형철 | 2 |  | Y |  |  |  |  | 103.45 | 13-1 | 0 | 132.56 | A |  | 1601 | 3 | 0.2 | 1561 | 1.03 | 77 | 36 | 273 | 4:33 | 25 | 25 | 133 | 0 |  | 0 |  | 600 | N2 | 2022-02-16 06:23 | 2022-02-16 06:50 | 27 | 2022-02-16 06:22 | 28 |  |  |  |  | Y |  |  |  | Y | [5 empty] | 0 | 221.61 | [23 empty] | 1.09 | 0 | B | [9 empty] | 35 | 0 | 839 | 22 | 0 | 165 | 0 | 799 | 0 | 592 | 0 | 0 | 37 | 33
2022-02-15 | B69066 | 2 | 중탄소 | SFMN438VM2 |  | Si 탈산 | B | 33 | 51 | 51400 | 108.58 | B | C |  | C | 1 |  | 1 | 1540 | 1549 | 8200 |  |  | 8200 | 80.62 | 14 | 101710 | 1641 |  | Y | 47 | 42 | [7 empty] | 임승우 | 2 | [6 empty] | 100.7 | 12-5 | 0 | 121.52 | A |  | 1653 | 1 | 0.38 | 1565 | 1.67 | 74 | 41 | 357 | 5:57 | 18 | 18 | 0 | 15 |  | 36.53 | 0 | 0 | N2 | 2022-02-16 07:13 | 2022-02-16 07:36 | 24 | 2022-02-16 06:53 | 43 | [12 empty] | 13 |  | 0 | 10.86 | [20 empty] | 0.55 |  |  | 1.38 | 1.38 | A | [9 empty] | 11 | 0 | 1690 | 56 | 0 | 0 | 0 | 548 | 0 | 0 | 0 | 0 | 117 | 30 |  |  | 4
2022-02-16 | A69675 | 1 | 중탄소 | SFMN438VM2 |  | Si 탈산 | B | 30 | 1 | 53800 | 86.22 | C | C | C |  | 1 | 1 |  | 1530 | 1570 | 6700 |  |  | 6700 | 66.94 | 12 | 100088 | 1608 |  | Y | 48 | 35 | [15 empty] | 103.05 | 13-9 | 0 | 146.92 | A |  | 1608 | 3 | 0.18 | 1567 | 1.11 | 76 | 20 | 293 | 4:53 | 18 | 19 | 134 | 0 |  | 0 |  | 800 | N2 | 2022-02-16 07:50 | 2022-02-16 08:37 | 47 | 2022-02-16 07:47 | 49 |  |  |  |  | N |  |  |  | Y | [5 empty] | 0 | 225.44 | [20 empty] | 1.355 |  |  | 0.07 | 0.41 | A | [9 empty] | 84 | 0 | 1659 | 65 | 0 | 0 | 0 | 899 | 0 | 154 | 0 | 0 | 302 | 24
2022-02-16 | B69067 | 2 | 중탄소 | SACM1 |  | Al 탈산 | I | 29 | 35 | 52400 | 124.22 | C | C |  | C | 1 |  | 1 | 1560 | 1532 | 10300 |  |  | 10300 | 121.61 | 15 | 84700 | 1687 |  | INGOT | 68 | 50 | [7 empty] | 추창도 | [5 empty] | Y |  | 92.4 | 11-9 | 297.73 | 0 | A |  | 1673 | 1 | 0.35 | 1593 | 1.64 | 102 |  | 468 | 7:48 | 25 | 25 | 0 | 16 |  | 43.6 | 0 | 0 | AR | 2022-02-16 08:34 |  | 26 | 2022-02-16 08:24 | [5 empty] | Y | [7 empty] | 4 |  | 14.45 | 0 | 인고트 잔강6t 남아 인고트에서4t 남어지2t 처리할곳없어 포터바가지에 정리 | [17 empty] | 1 |  |  |  |  | 0.23 | 0.23 | A | [9 empty] | 2187 | 0 | 333 | 10 | 0 | 1378 | 0 | 747 | 0 | 256 | 0 | 0 | 52 | 10
2022-02-16 | A69676 | 1 | 중탄소 | SFMN438VM2 |  | Si 탈산 | B | 21 | 19 | 53200 | 105.42 | C | C |  | C | 1 |  | 1 | 1530 | 1591 | 5500 |  |  | 5500 | 61.11 | 12 | 90000 | 1647 |  | Y | 53 | 30 | [17 empty] | 0 | 124.97 | A |  | 1635 | 1 | 0.32 | 1567 | 1.69 | 76 | 32 | 384 | 6:24 | 18 | 18 | 0 | 17 | 70 | 37.22 | 0 | 0 | N2 | 2022-02-16 09:19 | 2022-02-16 09:38 | 19 | 2022-02-16 09:01 | 37 | [12 empty] | 11 |  | 0 | 9.81 | [20 empty] | 1.215 |  |  | 0.56 | 0.56 | A | [9 empty] | 34 | 0 | 1470 | 43 | 0 | 0 | 0 | 945 | 0 | 0 | 0 | 0 | 193 | 25 |  |  | 6
2022-02-16 | B69068 | 2 | 중탄소 | SCM440I |  | Al 탈산 | I | 5 | 76 | 49550 | 124.28 | C | C |  | C | 1 |  | 1 | 1560 | 1525 | 10500 |  |  | 10500 | 105.85 | 16 | 99200 | 1660 |  | INGOT | 60 | 52 |  |  | A69674 | 05 |  |  |  | 추창도 | [5 empty] | Y |  | 100.85 | 11-10 | 197.34 | 0 | A |  | 1659 | 1 | 0.58 | 1586 | 1.8 | 91 |  | 265 | 4:25 | 20 | 21 | 0 | 18 |  | 58.48 | 0 | 0 | AR | 2022-02-16 09:54 |  | 27 | 2022-02-16 09:38 | [13 empty] | 10 |  | 15.01 | 0 | [18 empty] | 1.3 |  |  |  |  | 0.39 | 0.39 | A | [9 empty] | 1438 | 0 | 303 | 20 | 0 | 0 | 0 | 0 | 0 | 402 | 0 | 0 | 60 | 28
2022-02-16 | B69069 | 2 | 중탄소 | SFMN438VM2 | 잔강최소화전 | Si 탈산 | B | 37 | 51 | 0 | 102.05 | C | C |  | C | 1 |  | 1 | 1540 | 1555 | 7500 |  |  | 7500 | 82.8 | 12 | 90580 | 1644 | 362 | Y | 47 | 39 | [7 empty] | 추창도 | 2 |  |  |  |  | Y |  | 158.7 |  | 0 | 179.72 | A |  | 1635 | 1 | 0.52 | 1571 | 1.34 | 80 | 44 | 337 | 5:37 | 18 | 18 | 0 | 19 |  | 43.07 | 0 | 0 | N2 | 2022-02-16 10:42 | 2022-02-16 10:54 | 13 | 2022-02-16 10:27 | 27 | [12 empty] | 8 |  | 0 | 10.95 | [20 empty] | 1.343 |  |  | 0.54 | 0.54 | B | [9 empty] | 0 | 0 | 1950 | 50 | 0 | 0 | 0 | 997 | 0 | 306 | 0 | 0 | 153 | 38 |  |  | 4
2022-02-16 | B69070 | 2 | 중탄소 | AE1548 | 잔강최소화 | Al 탈산 | B | 33 | 52 | 51200 | 85.35 | C | C |  | C | 1 |  | 1 | 1540 | 1567 | 5900 |  |  | 5900 | 62.18 | 14 | 94892 | 1621 |  | Y | 38 | 31 | [7 empty] | 추창도 | 2 |  |  |  |  | Y |  | 101.6 | 12-5 | 1.7 | 89.48 | A |  | 1627 | 1 | 0.38 | 1565 | 1.57 | 77 | 27 | 300 | 5:00 | 15 | 17 | 0 | 20 | 70 | 48.66 | 0 | 0 | N2 | 2022-02-16 11:26 | 2022-02-16 12:16 | 49 | 2022-02-16 11:13 | 62 | [12 empty] | 3 |  | 0 | 11.33 | [20 empty] | 1.064 |  |  | 0.39 | 0.39 | A | [9 empty] | 15 | 0 | 1270 | 111 | 0 | 243 | 0 | 847 | 0 | 403 | 0 | 0 | 105 | 42 |  |  | 6
2022-02-16 | B69071 | 2 | 중탄소 | AE1548 |  | Al 탈산 | B | 30 | 2 | 55350 | 91.32 | C | C |  | C | 1 |  | 1 | 1540 | 1555 | 6600 |  |  | 6600 | 68.65 | 14 | 96144 | 1626 | 362 | Y | 39 | 33 | [17 empty] | 0 | 78.95 | A |  | 1624 | 1 | 0.64 | 1552 | 1.56 | 64 | 18 | 449 | 7:29 | 15 | 15 | 0 | 21 |  | 46.16 | 0 | 0 | N2 | 2022-02-16 12:39 | 2022-02-16 13:22 | 44 | 2022-02-16 12:27 | 55 | [12 empty] | 3 |  | 0 | 10.8 | [20 empty] | 0.637 |  |  | 0.34 | 0.34 | B | [9 empty] | 0 | 0 | 1345 | 111 | 0 | 286 | 0 | 548 | 0 | 205 | 0 | 0 | 123 | 90
2022-02-16 | A69677 | 1 | 중탄소 | SBMA75 | 연주시작 | Al 탈산 | B | 21 | 20 | 53250 | 99.57 | C | C | C |  | 1 | 1 |  | 1530 | 1592 | 6100 |  |  | 6100 | 60.8 | 12 | 100322 | 1633 |  | Y | 44 | 34 | [15 empty] | 97.8 | 12-8 | 0 | 256.93 | A |  | 1626 | 3 | 0.19 | 1582 | 0.83 | 91 | 40 | 330 | 5:30 | 16 | 23 | 1 | 0 |  | 0 |  | 999 | N2 | 2022-02-16 13:07 | 2022-02-16 13:38 | 32 | 2022-02-16 13:04 | 35 |  |  |  |  | N |  |  |  | N | [5 empty] | 0 | 344.89 | [19 empty] | 2.09 |  |  |  | 0 | 4.94 | A | [9 empty] | 117 | 0 | 1560 | 101 | 0 | 178 | 0 | 952 | 0 | 547 | 0 | 0 | 96 | 19 |  |  |  |  | 1
2022-02-16 | B69072 | 2 | 중탄소 | AE1548 |  | Al 탈산 | B | 5 | 77 | 49600 | 120.93 | C | C |  | A | 1 |  | 1 | 1540 | 1530 | 8900 |  |  | 8900 | 92.57 | 14 | 96144 | 1615 |  | Y | 69 | 46 | [15 empty] | 97.3 | 11-6 | 163.39 | 168.1 | A |  | 1641 | 1 | 0.3 | 1560 | 1.49 | 72 | 46 | 302 | 5:02 | 15 | 15 | 0 | 22 |  | 44.46 | 0 | 0 | N2 | 2022-02-16 14:15 | 2022-02-16 14:39 | 24 | 2022-02-16 14:00 | 39 |  |  |  |  | Y | [7 empty] | 3 | 5 | 0 | 11.65 | [20 empty] | 1.413 |  |  | 0.36 | 0.36 | A | [9 empty] | 0 | 0 | 1333 | 80 | 0 | 214 | 0 | 845 | 0 | 410 | 0 | 0 | 52 | 51 |  |  | 6
2022-02-16 | A69678 | 1 | 중탄소 | SBMA75 |  | Al 탈산 | B | 1 | 28 | 51900 | 90.8 | C | C | A |  | 1 | 1 |  | 1530 | 1539 | 7100 |  |  | 7100 | 83.91 | 10 | 84610 | 1623 |  | Y | 48 | 33 | [15 empty] | 98.05 | 12-7 | 0 | 149.95 | A |  | 1616 | 3 | 0.17 | 1563 | 1.39 | 72 | 28 | 268 | 4:28 | 16 | 17 | 2 | 0 |  | 0 |  | 999 | N2 | 2022-02-16 14:07 | 2022-02-16 14:35 | 28 | 2022-02-16 14:04 | 31 |  |  |  |  | N |  |  |  | Y | [5 empty] | 0 | 209.05 | [23 empty] | 0 | 21.69 | A | [9 empty] | 122 | 0 | 1647 | 74 | 0 | 194 | 0 | 499 | 0 | 398 | 0 | 0 | 0 | 29
2022-02-16 | A69679 | 1 | 중탄소 | SBMA75 |  | Al 탈산 | B | 29 | 36 | 52500 | 84.62 | C | A | A |  | 1 | 1 |  | 1530 | 1535 | 7200 |  |  | 7200 | 91.56 | 10 | 78637 | 1617 |  | Y | 45 | 40 | [15 empty] | 101.05 | 12-8 | 0 | 206 | A |  | 1617 | 3 | 0.16 | 1573 | 1.13 | 82 | 31 | 297 | 4:57 | 18 | 18 | 3 | 0 |  | 0 |  | 999 | N2 | 2022-02-16 15:01 | 2022-02-16 15:33 | 32 | 2022-02-16 14:59 | 34 |  |  |  |  | N |  |  |  | Y | [5 empty] | 0 | 208.72 | [23 empty] | 0 | 0.19 | A | [9 empty] | 61 | 0 | 1677 | 41 | 0 | 154 | 0 | 747 | 0 | 552 | 0 | 0 | 86 | 38
2022-02-16 | B69073 | 2 | 중탄소 | AE1548 |  | Al 탈산 | B | 37 | 52 | 52000 | 84.2 | A | A |  | A | 1 |  | 1 | 1540 | 1556 | 6700 |  |  | 6700 | 67.52 | 14 | 99232 | 1604 |  | Y | 45 | 37 | [7 empty] | 임현진 | 2 |  |  |  |  | N |  |  |  | 0 | 183.11 | A |  | 1604 | 1 | 0.24 | 1547 | 1.61 | 59 | 29 | 198 | 3:18 | 15 | 15 | 0 | 23 |  | 28.47 | 0 | 0 | N2 | 2022-02-16 15:39 | 2022-02-16 15:58 | 19 | 2022-02-16 15:27 | 31 |  |  |  |  | Y | [7 empty] | 5 | 5 | 7.23 | 1.39 | [20 empty] | 1.053 |  |  | 0.37 | 0.37 | A | [9 empty] | 132 | 0 | 1424 | 67 | 0 | 145 | 0 | 1049 | 0 | 512 | 0 | 0 | 251 | 61 |  |  | 6
2022-02-16 | A69680 | 1 | 중탄소 | SBMA75 |  | Al 탈산 | B | 38 | 34 | 50700 | 77.17 | A | A | A |  | 1 | 1 |  | 1530 | 1539 | 7000 |  |  | 7000 | 68.94 | 12 | 101532 | 1620 | 359 | Y | 44 | 35 |  |  | A69677 |  |  |  |  | 조관훈 | 2 |  |  | Y |  |  |  | 109.9 | 13-8 | 0 | 207.9 | A |  | 1620 | 3 | 0.17 | 1581 | 1.26 | 90 | 40 | 310 | 5:10 | 16 | 18 | 4 | 0 |  | 0 |  | 1200 | N2 | 2022-02-16 15:57 | 2022-02-16 16:30 | 33 | 2022-02-16 15:55 | 35 |  |  |  |  | N |  |  |  | Y | [5 empty] | 0 | 199.57 | [23 empty] | 0 | 0.24 | A | [9 empty] | 82 | 0 | 205 | 40 | 0 | 168 | 0 | 496 | 0 | 396 | 0 | 0 | 66 | 24
2022-02-16 | B69074 | 2 | 중탄소 | AE1548 |  | Al 탈산 | B | 33 | 53 | 50550 | 83.75 | A | A |  | A | 1 |  | 1 | 1540 | 1552 | 6500 |  |  | 6500 | 64.92 | 13 | 100126 | 1600 |  | Y | 42 | 32 | [7 empty] | 박용우 | 2 | [8 empty] | 134.37 | 0 | A |  | 1606 | 1 | 0.23 | 1555 | 1.84 | 67 | 19 | 232 | 3:52 | 15 | 15 | 0 | 24 |  | 28.71 | 0 | 0 | N2 | 2022-02-16 16:50 | 2022-02-16 17:17 | 27 | 2022-02-16 16:32 | 45 |  |  |  |  | Y | [7 empty] | 2 | 5 | 7.53 | 0 | [20 empty] | 1.367 |  |  | 0.22 | 0.22 | A | [9 empty] | 104 | 0 | 1416 | 107 | 0 | 122 | 0 | 945 | 0 | 410 | 0 | 0 | 299 | 34
2022-02-16 | A69681 | 1 | 중탄소 | SBMA75 |  | Al 탈산 | B | 21 | 21 | 52300 | 74.07 | A | A | A |  | 1 | 1 |  | 1530 | 1543 | 6100 |  |  | 6100 | 60.08 | 12 | 101532 | 1598 |  | Y | 41 | 34 |  |  | A69678 |  |  |  |  | 조관훈 | 2 |  | Y |  |  |  |  | 105.5 | 13-6 | 0 | 164.66 | A |  | 1598 | 3 | 0.17 | 1564 | 1.1 | 73 | 35 | 330 | 5:30 | 16 | 18 | 5 | 0 |  | 0 |  | 1200 | N2 | 2022-02-16 17:07 | 2022-02-16 17:38 | 31 | 2022-02-16 17:05 | 33 |  |  |  |  | N |  |  |  | Y | [5 empty] | 0 | 190.17 | [23 empty] | 0 | 1.24 | A | [9 empty] | 91 | 0 | 251 | 25 | 0 | 165 | 0 | 797 | 0 | 594 | 0 | 0 | 77 | 29
2022-02-16 | B69075 | 2 | 중탄소 | AE1548 |  | Al 탈산 | B | 30 | 3 | 54700 | 84.37 | A | A |  | A | 1 |  | 1 | 1540 | 1520 | 7000 |  |  | 7000 | 75.97 | 13 | 92144 | 1613 |  | Y | 41 | 36 | [7 empty] | 임현진 | 2 |  |  |  |  | Y |  | 96.1 | 12-10 | 133.13 | 0 | A |  | 1606 | 1 | 0.24 | 1545 | 1.83 | 57 | 16 | 298 | 4:58 | 15 | 15 | 0 | 25 |  | 37.1 | 0 | 0 | N2 | 2022-02-16 17:54 | 2022-02-16 18:20 | 26 | 2022-02-16 17:42 | 38 |  |  |  |  | Y | [7 empty] | 3 | 5 | 9.34 | 0 | [20 empty] | 1.368 |  |  | 0.29 | 0.29 | B | [9 empty] | 0 | 0 | 1327 | 93 | 0 | 128 | 0 | 1050 | 0 | 407 | 0 | 0 | 199 | 55
2022-02-16 | A69682 | 1 | 중탄소 | SBMA75 |  | Al 탈산 | B | 1 | 29 | 51300 | 75.5 | A | A | A |  | 1 | 1 |  | 1530 | 1542 | 6200 |  |  | 6200 | 61.06 | 12 | 101532 | 1597 |  | Y | 41 | 34 |  |  | A69679 |  |  |  |  | 조관훈 | 2 |  | Y |  |  |  |  | 107.25 | 13-6 | 0 | 183.25 | A |  | 1597 | 3 | 0.18 | 1564 | 1 | 73 | 29 | 326 | 5:26 | 16 | 19 | 6 | 0 |  | 0 |  | 1200 | N2 | 2022-02-16 18:07 | 2022-02-16 18:41 | 34 | 2022-02-16 18:06 | 36 |  |  |  |  | N |  |  |  | Y | [5 empty] | 0 | 196.38 | [23 empty] | 0 | 0.19 | A | [9 empty] | 65 | 0 | 271 | 25 | 0 | 192 | 0 | 795 | 0 | 595 | 0 | 0 | 76 | 44
2022-02-16 | B69076 | 2 | 중탄소 | AE1548 |  | Al 탈산 | B | 5 | 78 | 49150 | 81.77 | A | A |  | A | 1 |  | 1 | 1540 | 1517 | 6300 |  |  | 6300 | 74.07 | 12 | 85056 | 1614 |  | Y | 42 | 31 | [7 empty] | 임현진 | 2 |  |  | N |  | Y |  |  |  | 182.36 | 0 | A |  | 1603 | 1 | 0.21 | 1552 | 1.77 | 64 | 24 | 235 | 3:55 | 15 | 15 | 0 | 26 | 30 | 29.32 | 0 | 0 | N2 | 2022-02-16 18:49 | 2022-02-16 19:21 | 32 | 2022-02-16 18:35 | 46 |  |  |  |  | Y | [7 empty] | 2 | 4.5 | 9.14 | 0 | [20 empty] | 1.014 |  |  | 0.2 | 0.2 | A | [9 empty] | 0 | 0 | 1379 | 65 | 0 | 130 | 0 | 500 | 0 | 208 | 0 | 0 | 54 | 36
2022-02-16 | A69683 | 1 | 중탄소 | SBMA75 |  | Al 탈산 | B | 29 | 37 | 51600 | 68.78 | A | A | A |  | 1 | 1 |  | 1530 | 1519 | 6200 |  |  | 6200 | 61.06 | 12 | 101532 | 1605 |  | Y | 39 | 30 |  |  | A69680 |  |  |  |  | 조관훈 | 2 |  | Y |  |  |  |  | 101.1 | 12-8 | 0 | 167.36 | A |  | 1605 | 3 | 0.17 | 1566 | 1.39 | 75 | 29 | 313 | 5:13 | 16 | 18 | 7 | 0 |  | 0 |  | 1200 | N2 | 2022-02-16 19:04 | 2022-02-16 19:47 | 43 | 2022-02-16 19:02 | 45 |  |  |  |  | N |  |  |  | Y | [5 empty] | 0 | 162.87 | [23 empty] | 0 | 0.27 | A | [9 empty] | 56 | 0 | 227 | 25 | 0 | 155 | 0 | 649 | 0 | 542 | 0 | 0 | 66 | 26
2022-02-16 | B69077 | 2 | 중탄소 | AE1548 |  | Al 탈산 | B | 37 | 53 | 51800 | 87.23 | A | A |  | A | 1 |  | 1 | 1540 | 1529 | 7900 |  |  | 7900 | 84.18 | 12 | 93852 | 1614 |  | Y | 45 | 42 |  |  | B69074 | 05 |  |  |  | 임현진 | 2 |  |  | Y |  | Y |  | 105.3 | 12-9 | 135.46 | 0 | A |  | 1627 | 1 | 0.27 | 1562 | 1.35 | 74 | 47 | 252 | 4:12 | 15 | 15 | 0 | 27 |  | 50.61 | 0 | 0 | N2 | 2022-02-16 19:57 | 2022-02-16 20:22 | 25 | 2022-02-16 19:48 | 33 |  |  |  |  | Y | [7 empty] | 1 | 5 | 4.42 | 7.72 | [20 empty] | 0.914 |  |  | 0.11 | 0.11 | A | [9 empty] | 34 | 0 | 1457 | 67 | 0 | 132 | 0 | 501 | 0 | 203 | 0 | 0 | 87 | 42
2022-02-16 | A69684 | 1 | 중탄소 | SBMA75 | TUNDISH교체전 | Al 탈산 | B | 38 | 35 | 50800 | 70.77 | A | A | A |  | 1 | 1 |  | 1530 | 1552 | 5600 |  |  | 5600 | 63.06 | 12 | 88803 | 1604 |  | Y | 41 | 31 |  |  | A69681 |  |  |  |  | 조관훈 | 2 |  | Y | [6 empty] | 0 | 178.91 | A |  | 1604 | 3 | 0.17 | 1562 | 1.45 | 71 | 32 | 387 | 6:27 | 16 | 18 | 8 | 0 |  | 0 |  | 1200 | N2 | 2022-02-16 20:22 | 2022-02-16 20:45 | 24 | 2022-02-16 20:20 | 25 |  |  |  |  | N |  |  |  | Y | [5 empty] | 0 | 183.3 | [23 empty] | 0 | 0.17 | A | [9 empty] | 65 | 0 | 312 | 25 | 0 | 234 | 0 | 791 | 0 | 495 | 0 | 0 | 44 | 56
2022-02-16 | B69078 | 2 | 중탄소 | AE1548 |  | Al 탈산 | B | 33 | 54 | 51000 | 93.7 | A | A |  | A | 1 |  | 1 | 1540 | 1532 | 7100 |  |  | 7100 | 73.42 | 12 | 96708 | 1628 | 358 | Y | 50 | 36 |  |  | B69075 | 05 |  |  |  | 임현진 | 2 |  |  | Y |  | Y |  |  |  | 181.78 | 0 | A |  | 1628 | 1 | 0.24 | 1560 | 1.91 | 72 | 34 | 209 | 3:29 | 15 | 20 | 0 | 28 |  | 56.69 | 0 | 0 | N2 | 2022-02-16 21:02 | 2022-02-16 21:39 | 37 | 2022-02-16 20:50 | 48 |  |  |  |  | Y | [7 empty] | 1 | 4.5 | 0 | 17.52 | [20 empty] | 1.243 |  |  | 0.17 | 0.17 | A | [9 empty] | 10 | 0 | 1285 | 96 | 0 | 141 | 0 | 500 | 0 | 203 | 0 | 0 | 76 | 51
2022-02-16 | A69685 | 1 | 중탄소 | 42CRMOS4HH | TUNDISH교체 | Si 탈산 | B | 21 | 22 | 52300 | 72.38 | A | A | A |  | 1 | 1 |  | 1530 | 1537 | 7100 |  |  | 7100 | 74.32 | 14 | 95536 | 1626 |  | Y | 41 | 34 | [10 empty] | Y |  |  |  |  | 105.35 | 13-6 | 0 | 195.92 | A |  | 1626 | 3 | 0.16 | 1583 | 1.34 | 91 | 33 | 273 | 4:33 | 18 | 20 | 9 | 0 |  | 0 |  | 350 | N2 | 2022-02-16 21:25 | 2022-02-16 22:15 | 50 | 2022-02-16 21:25 | 50 |  |  |  |  | N |  |  |  | Y | [5 empty] | 0 | 11.2 | [19 empty] | 2.04 |  |  |  | 1.94 | 0.2 | A | [9 empty] | 1825 | 68 | 817 | 40 | 0 | 127 | 0 | 498 | 0 | 399 | 0 | 0 | 0 | 51 |  |  |  |  | 1
2022-02-16 | B69079 | 2 | 중탄소 | AE1548 |  | Al 탈산 | B | 30 | 4 | 54600 | 96.1 | A | A |  | A | 1 |  | 1 | 1540 | 1516 | 7600 |  |  | 7600 | 78.59 | 12 | 96708 | 1630 |  | Y | 48 | 36 |  |  | B69076 | 05 |  |  |  | 임현진 | 2 |  |  | Y |  | Y |  | 99.8 | 13-4 | 237.89 | 0 | A |  | 1621 | 1 | 0.26 | 1556 | 1.84 | 68 | 20 | 179 | 2:59 | 15 | 16 | 0 | 29 |  | 41.31 | 0 | 0 | N2 | 2022-02-16 22:07 | 2022-02-16 22:56 | 50 | 2022-02-16 21:50 | 66 |  |  |  |  | Y | [7 empty] | 5 |  | 0 | 11.04 | [20 empty] | 0.935 |  |  | 0.31 | 0.31 | B | [9 empty] | 0 | 0 | 1291 | 101 | 0 | 141 | 0 | 500 | 0 | 204 | 0 | 0 | 159 | 80 |  |  | 4
2022-02-16 | A69686 | 1 | 중탄소 | 42CRMOS4HH |  | Si 탈산 | B | 1 | 30 | 51600 | 79.72 | A | B | B |  | 1 | 1 |  | 1530 | 1544 | 6900 |  |  | 6900 | 62.95 | 14 | 109606 | 1604 |  | Y | 43 | 38 | [10 empty] | Y |  |  |  |  | 108.85 | 13-8 | 0 | 234.58 | A |  | 1609 | 3 | 0.16 | 1569 | 1.14 | 77 | 32 | 277 | 4:37 | 18 | 19 | 10 | 0 |  | 0 |  | 350 | N2 | 2022-02-16 22:38 | 2022-02-16 23:21 | 43 | 2022-02-16 22:36 | 45 |  |  |  |  | N |  |  |  | Y | [5 empty] | 0 | 157.54 | [20 empty] | 1.22 |  |  | 0 | 0.02 | A | [9 empty] | 1858 | 72 | 878 | 43 | 0 | 127 | 0 | 742 | 0 | 491 | 0 | 0 | 76 | 23 |  |  | 12
2022-02-16 | B69080 | 2 | 중탄소 | AE1548 | TUNDISH교체전 | Al 탈산 | B | 5 | 79 | 49450 | 90.92 | B | B |  | B | 1 |  | 1 | 1540 | 1572 | 6200 |  |  | 6200 | 64.57 | 12 | 96018 | 1617 |  | Y | 43 | 35 | [7 empty] | 임현진 | 2 | [6 empty] | 106.35 | 12-5 | 21.11 | 38.97 | A |  | 1621 | 1 | 0.31 | 1559 | 1.54 | 71 | 31 | 430 | 7:10 | 15 | 16 | 0 | 30 |  | 7.55 | 0 | 0 | N2 | 2022-02-16 23:31 | 2022-02-17 | 29 | 2022-02-16 23:20 | 40 |  |  |  |  | Y | [7 empty] | 4 | 4 | 12.71 | 0.55 | 알곤나오지 않아 바이패스작업 | [19 empty] | 1.294 |  |  | 0 | 0 | A | [9 empty] | 0 | 0 | 1618 | 41 | 0 | 157 | 0 | 500 | 0 | 206 | 0 | 0 | 94 | 29
2022-02-16 | A69687 | 1 | 중탄소 | 42CRMOS4HH |  | Si 탈산 | B | 29 | 38 | 52500 | 71.27 | B | B | B |  | 1 | 1 |  | 1530 | 1533 | 6600 |  |  | 6600 | 70.25 | 12 | 93948 | 1602 |  | Y | 37 | 32 | [7 empty] | 김형철 | 2 |  | Y |  |  |  |  | 105.9 | 13-3 | 0 | 184.72 | A |  | 1598 | 3 | 0.16 | 1556 | 1.27 | 64 | 20 | 251 | 4:11 | 18 | 18 | 11 | 0 |  | 0 |  | 370 | N2 | 2022-02-16 23:43 | 2022-02-17 00:30 | 46 | 2022-02-16 23:41 | 48 |  |  |  |  | N |  |  |  | Y | [5 empty] | 0 | 153.13 | [20 empty] | 1.14 |  |  | 0 | 0.02 | A | [9 empty] | 1713 | 125 | 770 | 59 | 0 | 126 | 0 | 498 | 0 | 399 | 0 | 0 | 36 | 38 |  |  | 10
2022-02-16 | B69081 | 2 | 저탄소 | 15CRMO5H | TUNDISH교체 | Si 탈산 | B | 37 | 54 | 51150 | 110.85 | B | B |  | B | 1 |  | 1 | 1555 | 1552 | 9700 |  |  | 9700 | 104.22 | 11 | 93071 | 1672 |  | Y | 52 | 48 | [7 empty] | 임승우 | 2 | [6 empty] | 105.05 | 12-8 | 0 | 299.11 | A |  | 1671 | 1 | 0.31 | 1599 | 1.72 | 86 | 27 | 328 | 5:28 | 16 | 20 | 0 | 31 |  | 84.45 | 0 | 0 | N2 | 2022-02-17 00:50 | 2022-02-17 01:32 | 42 | 2022-02-17 00:30 | 62 |  |  |  |  | Y | [7 empty] | 6 | 4 | 0 | 24.03 | [16 empty] | 1 |  |  | 1.32 |  |  |  | 0.38 | 0.38 | A | [9 empty] | 387 | 1303 | 0 | 348 | 0 | 0 | 0 | 950 | 0 | 0 | 0 | 0 | 126 | 8 |  |  | 7 |  | 1
2022-02-16 | A69688 | 1 | 중탄소 | 42CRMOS4HH | 잔강최소화전 | Si 탈산 | B | 38 | 36 | 50600 | 73.32 | B | B | B |  | 1 | 1 |  | 1530 | 1529 | 6900 |  |  | 6900 | 75.22 | 12 | 91725 | 1604 |  | Y | 40 | 35 | [7 empty] | 김형철 | 2 | [6 empty] | 109.2 | 13-7 | 0 | 194.84 | A |  | 1604 | 3 | 0.17 | 1565 | 1.26 | 73 | 28 | 261 | 4:21 | 18 | 18 | 12 | 0 |  | 0 |  | 370 | N2 | 2022-02-17 00:51 | 2022-02-17 01:29 | 38 | 2022-02-17 00:49 | 40 |  |  |  |  | N |  |  |  | Y | [5 empty] | 0 | 142.89 | [20 empty] | 1.02 |  |  | 5.9 | 0 | A | [9 empty] | 1764 | 101 | 929 | 41 | 0 | 128 | 0 | 501 | 0 | 395 | 0 | 0 | 0 | 39 |  |  | 12
2022-02-16 | B69082 | 2 | 저탄소 | 15CRMO5H |  | Si 탈산 | B | 33 | 55 | 50600 | 107.88 | B | B |  | B | 1 |  | 1 | 1555 | 1523 | 9700 |  |  | 9700 | 104.22 | 11 | 93071 | 1668 |  | Y | 53 | 46 | [7 empty] | 임승우 | 2 | [6 empty] | 105.1 | 12-8 | 0 | 272.28 | A |  | 1658 | 1 | 0.3 | 1586 | 1.74 | 73 | 26 | 293 | 4:53 | 16 | 17 | 0 | 32 |  | 54.9 | 0 | 0 | N2 | 2022-02-17 01:51 | 2022-02-17 02:36 | 45 | 2022-02-17 01:29 | 67 |  |  |  |  | Y | [7 empty] | 6 | 4 | 0 | 15.63 | [23 empty] | 0.6 | 0.6 | A | [9 empty] | 51 | 1536 | 0 | 1362 | 0 | 0 | 0 | 545 | 0 | 0 | 0 | 0 | 127 | 0 |  |  | 4
2022-02-16 | A69689 | 1 | 중탄소 | SCM440HK | 잔강최소화 | Al 탈산 | B | 30 | 5 | 54400 | 80.23 | B | B | B |  | 1 | 1 |  | 1530 | 1534 | 6700 |  |  | 6700 | 73.76 | 14 | 90840 | 1605 |  | Y | 42 | 34 | [7 empty] | 김형철 | 2 | [6 empty] | 102.25 | 13-7 | 0 | 130.25 | A |  | 1612 | 3 | 0.18 | 1575 | 1 | 81 | 32 | 245 | 4:05 | 15 | 15 | 13 | 0 |  | 0 |  | 370 | AR | 2022-02-17 02:04 | 2022-02-17 02:46 | 42 | 2022-02-17 02:02 | 44 |  |  |  |  | N |  |  |  | Y | [5 empty] | 80.85 | 88.66 | [23 empty] | 0.02 | 0 | A | [9 empty] | 1184 | 0 | 0 | 45 | 0 | 137 | 0 | 646 | 0 | 459 | 0 | 0 | 28 | 29 |  |  | 10
2022-02-16 | B69083 | 2 | 저탄소 | 15CRMO5H |  | Si 탈산 | B | 21 | 23 | 52550 | 104.97 | B | B |  | B | 1 |  | 1 | 1555 | 1529 | 8900 |  |  | 8900 | 95.63 | 11 | 93071 | 1656 |  | Y | 48 | 43 | [7 empty] | 임승우 | 2 |  |  |  |  | Y |  | 99.05 | 12-9 | 0 | 197.06 | A |  | 1649 | 1 | 0.28 | 1574 | 1.7 | 61 | 17 | 293 | 4:53 | 16 | 17 | 0 | 33 |  | 55.12 | 0 | 0 | N2 | 2022-02-17 03:02 | 2022-02-17 03:40 | 38 | 2022-02-17 02:42 | 58 |  |  |  |  | Y | [7 empty] | 4 | 4 | 0 | 16.42 | [23 empty] | 0.43 | 0.43 | A | [9 empty] | 493 | 1095 | 0 | 306 | 0 | 0 | 0 | 1000 | 0 | 0 | 0 | 0 | 183 | 10 |  |  | 4
2022-02-16 | A69690 | 1 | 중탄소 | SCM440HK |  | Al 탈산 | B | 1 | 31 | 52400 | 71.07 | B | B | B |  | 1 | 1 |  | 1530 | 1570 | 4300 |  |  | 4300 | 46.43 | 12 | 92616 | 1608 |  | Y | 36 | 24 | 포지션 안 좋아 A69687 10톤내려와 합탕 | [6 empty] | 김형철 | 2 | [6 empty] | 99.3 | 12-7 | 0 | 165.83 | A |  | 1608 | 3 | 0.18 | 1570 | 1.15 | 76 | 34 | 267 | 4:27 | 15 | 15 | 14 | 0 |  | 0 |  | 370 | AR | 2022-02-17 03:04 | 2022-02-17 03:47 | 43 | 2022-02-17 03:02 | 45 |  |  |  |  | N |  |  |  | Y | [5 empty] | 75.61 | 73.61 | [23 empty] | 0.01 | 0 | A | [9 empty] | 984 | 0 | 0 | 19 | 0 | 135 | 0 | 497 | 0 | 399 | 0 | 0 | 0 | 19 |  |  | 5
2022-02-16 | B69084 | 2 | 저탄소 | 15CRMO5H |  | Si 탈산 | B | 36 | 1 | 53900 | 111.85 | B | B |  | B | 1 |  | 1 | 1555 | 1536 | 10400 |  |  | 10400 | 111.74 | 11 | 93071 | 1672 |  | Y | 53 | 48 | B69081 5돈 물량많아서 1기에서 받음 A69691 대보수 래들 온도 낮음 9탭사용.. |  | 0 | 00 |  |  |  | 임승우 | 2 |  |  | Y |  |  |  | 104 | 13-10 | 0 | 263.12 | A |  | 1667 | 1 | 0.32 | 1580 | 1.83 | 67 | 19 | 344 | 5:44 | 16 | 16 | 0 | 34 |  | 50.97 | 0 | 0 | N2 | 2022-02-17 04:12 | 2022-02-17 04:42 | 30 | 2022-02-17 03:49 | 53 |  |  |  |  | Y | [7 empty] | 17 | 3 | 0 | 13.4 | [23 empty] | 1.29 | 1.29 | A | [9 empty] | 627 | 1033 | 0 | 233 | 0 | 0 | 0 | 952 | 0 | 0 | 0 | 0 | 187 | 10 |  |  | 4
2022-02-16 | A69691 | 1 | 중탄소 | SCM440HK |  | Al 탈산 | B | 29 | 39 | 51900 | 83.77 | B | B | B |  | 1 | 1 |  | 1530 | 1560 | 4700 |  |  | 4700 | 43.5 | 14 | 108052 | 1607 |  | Y | 41 | 27 | 포지션 안 좋아 A69688 10톤내려와 합탕 2연주 잔강5톤합탕 | [6 empty] | 김형철 | 2 |  | Y | [6 empty] | 0 | 184.36 | A |  | 1607 | 3 | 0.19 | 1563 | 1.05 | 69 | 29 | 251 | 4:11 | 15 | 15 | 15 | 0 |  | 0 |  | 370 | AR | 2022-02-17 04:14 | 2022-02-17 04:49 | 35 | 2022-02-17 04:12 | 37 |  |  |  |  | N |  |  |  | Y | [5 empty] | 73.48 | 127.97 | [23 empty] | 0.01 | 0 | A | [9 empty] | 855 | 0 | 0 | 24 | 0 | 136 | 0 | 498 | 0 | 399 | 0 | 0 | 0 | 40 |  |  | 5
2022-02-16 | B69085 | 2 | 저탄소 | 15CRMO5H |  | Si 탈산 | B | 37 | 55 | 51250 | 113.13 | B | B |  | B | 1 |  | 1 | 1555 | 1530 | 9800 |  |  | 9800 | 96.52 | 12 | 101532 | 1648 |  | Y | 63 | 52 |  |  | B69082 | 05 |  |  |  | 임승우 | 2 | [6 empty] | 104.85 | 12-8 | 0 | 310.64 | A |  | 1651 | 1 | 0.32 | 1592 | 1.41 | 79 | 40 | 339 | 5:39 | 16 | 16 | 0 | 35 |  | 37.28 | 0 | 0 | N2 | 2022-02-17 05:35 | 2022-02-17 05:47 | 12 | 2022-02-17 05:23 | 24 |  |  |  |  | Y | [7 empty] | 6 | 5 | 0 | 11.77 | [23 empty] | 0.24 | 0.24 | A | [9 empty] | 611 | 887 | 131 | 103 | 0 | 0 | 0 | 1546 | 0 | 0 | 0 | 0 | 285 | 0 |  |  | 6
2022-02-16 | A69692 | 1 | 중탄소 | SCM440HK | TUNDISH교체전 | Al 탈산 | B | 38 | 37 | 50400 | 81.63 | B | B | B |  | 1 | 1 |  | 1530 | 1569 | 6200 |  |  | 6200 | 68.66 | 14 | 90300 | 1604 |  | Y | 44 | 34 | [7 empty] | 김형철 | 2 | [6 empty] | 110.35 | 13-8 | 0.05 | 85.9 | A |  | 1604 | 3 | 0.19 | 1567 | 1 | 73 | 36 | 249 | 4:09 | 15 | 15 | 16 | 0 |  | 0 |  | 370 | AR | 2022-02-17 05:13 | 2022-02-17 05:49 | 36 | 2022-02-17 05:12 | 37 |  |  |  |  | N |  |  |  | Y | [5 empty] | 73.11 | 103.24 | [23 empty] | 1.22 | 0 | A | [9 empty] | 1431 | 16 | 0 | 44 | 0 | 202 | 0 | 876 | 0 | 642 | 0 | 0 | 47 | 62
2022-02-16 | B69086 | 2 | 저탄소 | 15CRMO5H |  | Si 탈산 | B | 33 | 56 | 50600 | 98.45 | B | B |  | C | 1 |  | 1 | 1555 | 1526 | 8900 |  |  | 8900 | 87.66 | 12 | 101532 | 1664 |  | Y | 54 | 40 | 출강온도 낮아 9탭사용 연주도 쫒김 |  | B69083 | 05 |  |  |  | 임승우 | 2 |  |  | Y | [5 empty] | 0 | 275.4 | A |  | 1649 | 1 | 0.3 | 1586 | 1.84 | 73 | 36 | 350 | 5:50 | 16 | 16 | 0 | 36 |  | 70.15 | 0 | 0 | N2 | 2022-02-17 06:40 | 2022-02-17 06:54 | 14 | 2022-02-17 06:26 | 29 | [12 empty] | 8 |  | 0 | 13.94 | [23 empty] | 0.23 | 0.23 | A | [9 empty] | 486 | 1029 | 107 | 46 | 0 | 23 | 0 | 1196 | 0 | 0 | 0 | 0 | 207 | 10
2022-02-16 | A69693 | 1 | 고탄소 | AE4150HF | TUNDISH교체 | Al 탈산 | B | 30 | 6 | 53500 | 93.2 | B | B | C |  | 1 | 1 |  | 1520 | 1539 | 7300 |  |  | 7300 | 86.28 | 10 | 84610 | 1627 |  | Y | 45 | 37 | [7 empty] | 김형철 | 2 | [6 empty] | 100.95 | 13-5 | 168.9 | 0 | A |  | 1627 | 3 | 0.21 | 1578 | 1.04 | 92 | 37 | 258 | 4:18 | 13 | 20 | 17 | 0 |  | 0 |  | 370 | AR | 2022-02-17 06:42 | 2022-02-17 07:22 | 40 | 2022-02-17 06:39 | 42 |  |  |  |  | N |  |  |  | Y | [5 empty] | 92.66 | 131.18 | [19 empty] | 1.93 |  |  |  | 0.01 | 0 | A | [9 empty] | 1356 | 17 | 0 | 57 | 0 | 168 | 0 | 749 | 0 | 510 | 0 | 0 | 52 | 41 |  |  | 9 |  | 1
2022-02-17 | B69087 | 2 | 저탄소 | 15CRMO5H |  | Si 탈산 | B | 21 | 24 | 52300 | 117.62 | C | C |  | C | 1 |  | 1 | 1555 | 1521 | 10500 |  |  | 10500 | 103.42 | 12 | 101532 | 1639 |  | Y | 61 | 50 |  |  | B69084 | 04 |  |  |  | 추창도 | 2 |  |  |  |  | Y |  | 110 | 14-1 | 0.19 | 286.87 | A |  | 1643 | 1 | 0.31 | 1588 | 1.31 | 75 | 25 | 298 | 4:58 | 16 | 16 | 0 | 37 |  | 45.61 | 0 | 0 | N2 | 2022-02-17 08:05 | 2022-02-17 08:12 | 7 | 2022-02-17 07:50 | 22 | [12 empty] | 7 |  | 0 | 12.3 | [23 empty] | 0.12 | 0.12 | A | [9 empty] | 562 | 1155 | 0 | 346 | 0 | 0 | 0 | 849 | 0 | 155 | 0 | 0 | 142 | 13 |  |  | 4
2022-02-17 | A69694 | 1 | 고탄소 | AE4150HF |  | Al 탈산 | B | 1 | 32 | 51600 | 77.78 | C | C | C |  | 1 | 1 |  | 1520 | 1549 | 6200 |  |  | 6200 | 61.06 | 12 | 101532 | 1600 |  | Y | 41 | 36 | [7 empty] | 박재승 | 2 | [6 empty] | 100.2 | 12-8 | 226.75 | 0 | A |  | 1600 | 3 | 0.19 | 1562 | 1.09 | 76 | 31 | 237 | 3:57 | 11 | 15 | 18 | 0 |  | 0 |  | 400 | AR | 2022-02-17 07:34 | 2022-02-17 08:23 | 49 | 2022-02-17 07:32 | 50 |  |  |  |  | N |  |  |  | Y | [5 empty] | 79.21 | 91.63 | [20 empty] | 1.4 |  |  | 4.12 | 0 | A | [9 empty] | 2664 | 17 | 0 | 14 | 0 | 177 | 0 | 696 | 0 | 511 | 0 | 0 | 43 | 11
2022-02-17 | A69695 | 1 | 고탄소 | AE4150HF |  | Al 탈산 | B | 29 | 40 | 51800 | 75.18 | C | C | C |  | 1 | 1 |  | 1520 | 1540 | 6100 |  |  | 6100 | 60.08 | 12 | 101532 | 1597 |  | Y | 41 | 34 | [15 empty] | 98.95 | 12-5 | 272.51 | 0 | A |  | 1597 | 3 | 0.21 | 1560 | 1.06 | 74 | 26 | 243 | 4:03 | 11 | 16 | 19 | 0 |  | 0 |  | 300 | AR | 2022-02-17 08:34 | 2022-02-17 09:25 | 50 | 2022-02-17 08:34 | 50 |  |  |  |  | N |  |  |  | Y | [5 empty] | 69.74 | 84.89 | [20 empty] | 1.22 |  |  | 0.01 | 0 | A | [9 empty] | 1312 | 32 | 0 | 14 | 0 | 201 | 0 | 752 | 0 | 549 | 0 | 0 | 97 | 7
2022-02-17 | B69088 | 2 | 저탄소 | 15CRMO5H | TUNDISH교체전 | Si 탈산 | B | 36 | 2 | 54800 | 96.7 | C | C |  | C | 1 |  | 1 | 1555 | 1593 | 8600 |  |  | 8600 | 87.9 | 12 | 97840 | 1643 |  | Y | 47 | 45 | [7 empty] | 추창도 | 2 |  |  |  |  | Y |  | 104.3 | 13-10 | 0.55 | 197.26 | A |  | 1660 | 1 | 0.33 | 1592 | 1.69 | 79 | 31 | 266 | 4:26 | 16 | 17 | 0 | 38 |  | 63.07 | 0 | 0 | N2 | 2022-02-17 09:07 | 2022-02-17 09:31 | 23 | 2022-02-17 08:53 | 37 | [12 empty] | 8 |  | 0 | 16.03 | [23 empty] | 0.91 | 0.91 | A | [9 empty] | 1108 | 669 | 0 | 474 | 0 | 0 | 0 | 1161 | 0 | 203 | 0 | 0 | 204 | 0 |  |  | 4
2022-02-17 | A69696 | 1 | 고탄소 | AE4150HF | 잔강최소화전 | Al 탈산 | B | 38 | 38 | 49300 | 76.13 | C | C | C |  | 1 | 1 |  | 1520 | 1539 | 6500 |  |  | 6500 | 72.88 | 12 | 89183 | 1605 |  | Y | 41 | 34 | [15 empty] | 102.1 | 12-9 | 289.23 | 0 | A |  | 1597 | 3 | 0.22 | 1567 | 0.91 | 81 | 38 | 237 | 3:57 | 11 | 15 | 20 | 0 |  | 0 |  | 500 | AR | 2022-02-17 09:54 | 2022-02-17 10:24 | 30 | 2022-02-17 09:52 | 32 |  |  |  |  | N |  |  |  | Y | [5 empty] | 89.67 | 79.88 | [20 empty] | 1.47 |  |  | 0.02 | 0 | A | [9 empty] | 1297 | 32 | 0 | 19 | 0 | 210 | 0 | 752 | 0 | 548 | 0 | 0 | 96 | 24
2022-02-17 | B69089 | 2 | 중탄소 | SM48CH | TUNDISH교체 | Si 탈산 | B | 37 | 56 | 51050 | 113.43 | C | C |  | C | 1 |  | 1 | 1540 | 1559 | 7900 |  |  | 7900 | 84.88 | 11 | 93071 | 1660 |  | Y | 45 | 40 | [7 empty] | 추창도 | 2 |  |  |  |  | Y |  | 100.45 | 12-3 | 1.55 | 258.14 | A |  | 1657 | 1 | 0.25 | 1575 | 1.43 | 84 | 38 | 297 | 4:57 | 16 | 22 | 0 | 39 |  | 73.61 | 0 | 0 | N2 | 2022-02-17 10:32 | 2022-02-17 11:05 | 33 | 2022-02-17 10:12 | 52 | [12 empty] | 13 |  | 0 | 20.04 | [19 empty] | 1.72 |  |  |  | 0.87 | 0.87 | A | [9 empty] | 35 | 0 | 734 | 24 | 0 | 0 | 0 | 807 | 0 | 152 | 0 | 0 | 173 | 55 |  |  | 9 |  | 1
2022-02-17 | A69697 | 1 | 중탄소 | AE51B35M | 잔강최소화 | Al 탈산 | B | 30 | 7 | 53900 | 75.98 | C | C | C |  | 1 | 1 |  | 1530 | 1560 | 5400 |  |  | 5400 | 63.82 | 10 | 84610 | 1582 |  | Y | 40 | 32 | [15 empty] | 100.25 | 13-4 | 256.52 | 0 | A |  | 1582 | 3 | 0.18 | 1571 | 0.31 | 75 | 3 | 238 | 3:58 | 16 | 18 | 21 | 0 |  | 0 |  | 500 | AR | 2022-02-17 10:59 | 2022-02-17 11:28 | 41 | 2022-02-17 10:57 | 43 |  |  |  |  | N |  |  |  | Y | [5 empty] | 93.02 | 70.52 | [23 empty] | 1.3 | 0 | A | [9 empty] | 1213 | 33 | 774 | 52 | 0 | 164 | 0 | 752 | 0 | 549 | 0 | 0 | 95 | 19
2022-02-17 | B69090 | 2 | 중탄소 | SM48CH |  | Si 탈산 | B | 33 | 57 | 50500 | 110.8 | C | C |  | C | 1 |  | 1 | 1540 | 1552 | 6200 |  |  | 6200 | 60.29 | 13 | 102843 | 1628 | 363 | Y | 42 | 34 | [7 empty] | 추창도 | 2 |  |  |  |  | Y |  | 98.4 | 12-1 | 3.32 | 102.35 | A |  | 1618 | 1 | 0.27 | 1552 | 1.3 | 61 | 22 | 331 | 5:31 | 18 | 16 | 0 | 40 |  | 38.8 | 0 | 0 | N2 | 2022-02-17 11:35 | 2022-02-17 12:03 | 28 | 2022-02-17 11:10 | 53 | [12 empty] | 18 |  | 0 | 10.17 | [23 empty] | 0.68 | 0.68 | A | [9 empty] | 12 | 0 | 641 | 32 | 0 | 35 | 0 | 849 | 0 | 202 | 0 | 0 | 155 | 105 |  |  | 6
2022-02-17 | A69698 | 1 | 중탄소 | AE51B35M |  | Al 탈산 | B | 1 | 33 | 51400 | 75.53 | C | C | C |  | 1 | 1 |  | 1530 | 1558 | 5600 |  |  | 5600 | 55.16 | 12 | 101532 | 1587 |  | Y | 43 | 34 | [15 empty] | 100.95 | 12-9 | 216.13 | 0 | A |  | 1587 | 3 | 0.17 | 1556 | 1 | 60 | 19 | 236 | 3:56 | 16 | 17 | 22 | 0 |  | 0 |  | 300 | AR | 2022-02-17 12:08 | 2022-02-17 12:36 | 29 | 2022-02-17 12:05 | 31 |  |  |  |  | N |  |  |  | Y | [5 empty] | 76.28 | 54.92 | [23 empty] | 0.06 | 0 | A | [9 empty] | 1367 | 25 | 898 | 52 | 0 | 192 | 0 | 753 | 0 | 548 | 0 | 0 | 97 | 30
2022-02-17 | B69091 | 2 | 중탄소 | AE1050 |  | Al 탈산 | B | 21 | 25 | 53750 | 109.38 | C | C |  | C | 1 |  | 1 | 1530 | 1594 | 4800 |  |  | 4800 | 49.42 | 12 | 97120 | 1619 |  | Y | 47 | 28 | [7 empty] | 추창도 | 2 | [6 empty] | 100.65 | 12-10 | 0 | 87.22 | A |  | 1614 | 1 | 0.26 | 1550 | 1.23 | 61 | 27 | 283 | 4:43 | 15 | 17 | 0 | 41 |  | 32.11 | 0 | 0 | N2 | 2022-02-17 12:42 | 2022-02-17 13:07 | 24 | 2022-02-17 12:19 | 47 | [12 empty] | 16 |  | 0 | 9.03 | [23 empty] | 1.84 | 1.84 | A | [9 empty] | 0 | 0 | 259 | 35 | 0 | 234 | 0 | 648 | 0 | 202 | 0 | 0 | 53 | 47
2022-02-17 | A69699 | 1 | 중탄소 | AE51B35M |  | Al 탈산 | B | 29 | 41 | 51900 | 91.08 | C | C |  |  | 1 |  | 1 | 1530 | 1528 | 7800 |  |  | 7800 | 76.82 | 12 | 101532 | 1637 |  | Y | 47 | 36 | [15 empty] | 100.25 | 12-6 | 198.55 | 0 | A |  |  | 1 | 0.22 | 1563 |  | 67 | 25 | 182 | 3:02 | 16 | 17 |  |  |  | 0 | 0 |  | AR | 2022-02-17 13:29 | 2022-02-17 13:55 | 27 | 2022-02-17 13:17 | 39 | [12 empty] | 5 |  | 0.08 | 0 | [23 empty] | 0.32 | 0.32 | A | [9 empty] | 1384 | 0 | 167 | 20 | 0 | 202 | 0 | 753 | 0 | 552 | 0 | 0 | 95 | 21
2022-02-17 | B69092 | 2 | 중탄소 | AE1050 |  | Al 탈산 | B | 36 | 3 | 54350 | 90.97 | C | C | C |  | 1 | 1 |  | 1530 | 1541 | 5400 |  |  | 5400 | 56.89 | 12 | 94920 | 1605 |  | Y | 42 | 34 |  |  | B69089 | 05 |  |  |  | 추창도 | 2 |  |  |  |  | Y |  | 104.1 | 13-9 | 21.25 | 113.61 | A |  | 1606 | 3 | 0.18 | 1561 | 0.96 | 72 | 27 | 413 | 6:53 | 15 | 16 | 23 | 0 |  | 0 |  | 900 | N2 | 2022-02-17 13:38 | 2022-02-17 14:12 | 34 | 2022-02-17 13:36 | 36 |  |  |  |  | Y |  |  |  | Y | [5 empty] | 4.11 | 315.56 | [23 empty] | 0.66 | 0 | A | [9 empty] | 0 | 0 | 244 | 14 | 0 | 189 | 0 | 502 | 0 | 204 | 0 | 0 | 53 | 119
2022-02-17 | A69700 | 1 | 중탄소 | AE51B35M | TUNDISH교체전 | Al 탈산 | B | 38 | 39 | 50000 | 82.72 | C | C |  | A | 1 |  | 1 | 1530 | 1534 | 7500 |  |  | 7500 | 82.19 | 12 | 91255 | 1631 | 372 | Y | 41 | 37 | [15 empty] | 102.9 | 12-9 | 245.05 | 0 | A |  | 1618 | 1 | 0.24 | 1561 | 1.48 | 65 | 29 | 237 | 3:57 | 16 | 16 | 0 | 43 |  | 48.56 | 0 | 0 | AR | 2022-02-17 14:37 | 2022-02-17 14:59 | 22 | 2022-02-17 14:28 | 31 |  |  |  |  | N | [8 empty] | 5 | 11.85 | 0 | [23 empty] | 0.19 | 0.19 | A | [9 empty] | 1446 | 0 | 922 | 64 | 0 | 224 | 0 | 750 | 0 | 553 | 0 | 0 | 96 | 52 |  |  | 6
2022-02-17 | B69093 | 2 | 중탄소 | AE1050 |  | Al 탈산 | B | 37 | 57 | 51100 | 79.03 | C | A | A |  | 1 | 1 |  | 1530 | 1564 | 4700 |  |  | 4700 | 49.52 | 12 | 94920 | 1607 |  | Y | 47 | 28 |  |  | B69090 | 04 |  |  |  | 추창도 | 2 |  |  |  |  | Y |  | 105.05 | 12-8 | 8.09 | 75.03 | A |  | 1585 | 3 | 0.18 | 1556 | 0.91 | 67 | 28 | 346 | 5:46 | 15 | 15 | 24 | 0 |  | 0 |  | 600 | N2 | 2022-02-17 14:39 | 2022-02-17 15:17 | 38 | 2022-02-17 14:39 | 38 |  |  |  |  | Y |  |  |  | Y | [5 empty] | 0 | 197.48 | [23 empty] | 62.69 | 0 | B | [9 empty] | 0 | 0 | 260 | 32 | 0 | 239 | 0 | 795 | 0 | 304 | 0 | 0 | 88 | 58
2022-02-17 | A69701 | 1 | 고탄소 | SEAH-BQ2 | TUNDISH교체 | Al 탈산 | B | 30 | 8 | 53600 | 102.48 | A | A | A |  | 1 | 1 |  | 1520 | 1565 | 6600 |  |  | 6600 | 65 | 12 | 101532 | 1598 |  | N | 48 | 43 |  |  | A69698 |  |  |  |  | 조관훈 | 2 | [6 empty] | 102.1 | 13-6 | 0 | 159.16 | A |  | 1598 | 3 | 0.15 | 1567 | 0.57 | 82 | 26 | 273 | 4:33 | 30 | 30 | 25 | 0 |  | 0 |  | 400 | N2 | 2022-02-17 15:59 | 2022-02-17 16:28 | 28 | 2022-02-17 15:59 | 28 |  |  |  |  | Y |  |  |  | Y | [5 empty] | 0 | 245.7 | [19 empty] | 1.87 |  |  |  | 64.3 | 0 | B |  |  | 6.662 | 29.211 | 50.089 | 0.232 | 7.518 | 1.714 | 1417.52 | 0 | 0 | 854 | 10 | 0 | 180 | 0 | 446 | 0 | 1496 | 0 | 0 | 260 | 32 |  |  |  |  | 1
2022-02-17 | B69094 | 2 | 중탄소 | AE1050 |  | Al 탈산 | B | 33 | 58 | 50600 | 86.85 | A | A |  | A | 1 |  | 1 | 1530 | 1579 | 5200 |  |  | 5200 | 54.71 | 12 | 95054 | 1623 |  | Y | 45 | 31 |  |  | B69091 | 05 |  |  |  | 임현진 | 2 |  |  | Y |  | Y |  |  |  | 0 | 168.81 | A |  | 1612 | 1 | 0.3 | 1554 | 1.86 | 65 | 27 | 272 | 4:32 | 15 | 15 | 0 | 44 |  | 48.68 | 0 | 0 | N2 | 2022-02-17 15:48 | 2022-02-17 16:23 | 34 | 2022-02-17 15:35 | 48 |  |  |  |  | Y | [7 empty] | 1 | 4.5 | 0 | 17.03 | [23 empty] | 0.1 | 0.1 | A | [9 empty] | 0 | 0 | 516 | 45 | 0 | 177 | 0 | 701 | 0 | 304 | 0 | 0 | 101 | 80 |  |  | 6
2022-02-17 | A69702 | 1 | 고탄소 | SEAH-BQ2 |  | Al 탈산 | B | 1 | 34 | 51800 | 88.3 | A | A | A |  | 1 | 1 |  | 1520 | 1572 | 4700 |  |  | 4700 | 55.55 | 10 | 84610 | 1602 |  | Y | 41 | 27 |  |  | A69699 |  |  |  |  | 조관훈 | 2 | [6 empty] | 101.35 | 12-9 | 0 | 212.78 | A |  | 1602 | 3 | 0.16 | 1554 | 1.09 | 69 | 26 | 319 | 5:19 | 30 | 30 | 26 | 0 |  | 0 |  | 400 | N2 | 2022-02-17 16:54 | 2022-02-17 17:30 | 36 | 2022-02-17 16:52 | 38 |  |  |  |  | Y |  |  |  | Y | [5 empty] | 0 | 207.26 | [23 empty] | 64.67 | 4.09 | A |  |  | 6.068 | 31.867 | 48.236 | 0.136 | 7.949 | 1.513 | 1413.11 | 0 | 0 | 890 | 0 | 0 | 193 | 0 | 301 | 0 | 1407 | 0 | 0 | 164 | 22
2022-02-17 | B69095 | 2 | 중탄소 | AE1050 |  | Al 탈산 | B | 21 | 26 | 52100 | 96.68 | A | A |  | A | 1 |  | 1 | 1530 | 1558 | 6100 |  |  | 6100 | 64.26 | 12 | 94920 | 1629 |  | Y | 46 | 32 |  |  | B69092 | 05 |  |  |  | 임현진 | 2 |  |  | Y |  | Y |  | 105.6 | 13-5 | 0 | 225.02 | A |  | 1615 | 1 | 0.28 | 1555 | 0 | 66 | 33 | 289 | 4:49 | 15 | 15 | 0 | 45 | 60 | 59.68 | 0 | 0 | N2 | 2022-02-17 17:03 | 2022-02-17 17:27 | 24 | 2022-02-17 16:52 | 35 |  |  |  |  | Y | [7 empty] | 1 | 4 | 0 | 14.41 | [23 empty] | 0.1 | 0.1 | A | [9 empty] | 0 | 0 | 565 | 57 | 0 | 175 | 0 | 500 | 0 | 202 | 0 | 0 | 0 | 70 |  |  | 4
2022-02-17 | B69096 | 2 | 중탄소 | SM48CH |  | Si 탈산 | B | 36 | 4 | 53950 | 94.6 | A | A |  | A | 1 |  | 1 | 1540 | 1541 | 6200 |  |  | 6200 | 65.31 | 12 | 94932 | 1629 |  | Y | 42 | 33 |  |  | B69093 | 05 |  |  |  | 임현진 | 2 |  |  | Y |  | Y |  | 105.05 | 13-10 | 0 | 117.95 | A |  | 1617 | 1 | 0.27 | 1556 | 1.51 | 65 | 26 | 331 | 5:31 | 16 | 16 | 0 | 46 |  | 42.72 | 0 | 0 | N2 | 2022-02-17 18:05 | 2022-02-17 18:34 | 29 | 2022-02-17 17:47 | 47 |  |  |  |  | Y | [7 empty] | 4 | 4.5 | 0 | 10.87 | [23 empty] | 0.48 | 0.48 | A | [9 empty] | 0 | 0 | 497 | 23 | 0 | 0 | 0 | 503 | 0 | 263 | 0 | 0 | 158 | 116 |  |  | 6
2022-02-17 | A69703 | 1 | 고탄소 | SEAH-BQ2 |  | Al 탈산 | B | 29 | 42 | 51700 | 100.48 | A | A | A |  | 1 | 1 |  | 1520 | 1553 | 6100 |  |  | 6100 | 72.1 | 10 | 84610 | 1599 |  | Y | 44 | 35 |  |  | A69700 |  |  |  |  | 조관훈 | 2 | [6 empty] | 103.35 | 12-9 | 0 | 221.08 | A |  | 1599 | 3 | 0.16 | 1551 | 0.86 | 66 | 27 | 343 | 5:43 | 30 | 30 | 27 | 0 |  | 0 |  | 450 | N2 | 2022-02-17 18:12 | 2022-02-17 18:33 | 20 | 2022-02-17 18:12 | 20 |  |  |  |  | Y |  |  |  | Y | [5 empty] | 0 | 293.28 | [23 empty] | 64.67 | 6.99 | A |  |  | 6.529 | 31.352 | 48.746 | 0.217 | 7.466 | 1.554 | 1432.06 | 0 | 0 | 940 | 0 | 0 | 154 | 0 | 443 | 0 | 1596 | 0 | 0 | 173 | 46
2022-02-17 | B69097 | 2 | 중탄소 | SM48CH | TUNDISH교체전 | Si 탈산 | B | 37 | 58 | 51100 | 106.38 | A | A |  | A | 1 |  | 1 | 1540 | 1526 | 7300 |  |  | 7300 | 80.45 | 12 | 90738 | 1632 |  | Y | 48 | 37 |  |  | B69094 | 05 |  |  |  | 임현진 | 2 |  |  | Y |  | Y |  | 105.5 | 12-8 | 0 | 237.87 | A |  | 1616 | 1 | 0.25 | 1559 | 1.25 | 68 | 32 | 306 | 5:06 | 16 | 16 | 0 | 47 |  | 53.98 | 0 | 0 | N2 | 2022-02-17 19:18 | 2022-02-17 19:40 | 21 | 2022-02-17 19:00 | 39 |  |  |  |  | Y | [7 empty] | 4 | 4 | 0 | 16.64 | [23 empty] | 0.45 | 0.45 | A | [9 empty] | 48 | 0 | 552 | 0 | 0 | 0 | 0 | 503 | 0 | 305 | 0 | 0 | 100 | 152 |  |  | 6
2022-02-17 | A69704 | 1 | 고탄소 | SEAH-BQ2 |  | Al 탈산 | B | 38 | 40 | 50100 | 84.57 | A | A | A |  | 1 | 1 |  | 1520 | 1555 | 5400 |  |  | 5400 | 63.82 | 10 | 84610 | 1604 |  | Y | 41 | 29 |  |  | A69701 |  |  |  |  | 조관훈 | 2 |  |  | Y |  |  |  | 107.1 | 13-4 | 0.03 | 127.41 | A |  | 1604 | 3 | 0.16 | 1557 | 1.07 | 72 | 32 | 304 | 5:04 | 30 | 31 | 28 | 0 |  | 0 |  | 400 | N2 | 2022-02-17 19:02 | 2022-02-17 19:35 | 34 | 2022-02-17 19:01 | 34 |  |  |  |  | Y |  |  |  | Y | [5 empty] | 0 | 15.5 | [23 empty] | 67.08 | 7.26 | A |  |  | 5.84 | 32.252 | 46.392 | 0.174 | 7.943 | 1.438 | 1420.13 | 0 | 0 | 915 | 33 | 0 | 191 | 0 | 245 | 0 | 1296 | 0 | 0 | 140 | 41
2022-02-17 | B69098 | 2 | 중탄소 | AE1548M | TUNDISH교체 | Al 탈산 | B | 33 | 59 | 50450 | 104 | A | A |  | A | 1 |  | 1 | 1540 | 1529 | 9200 |  |  | 9200 | 96.66 | 11 | 95183 | 1650 |  | Y | 54 | 51 |  |  | B69095 | 05 |  |  |  | 임현진 | 2 |  |  | Y |  | Y |  | 102.05 | 12-4 | 0 | 170.99 | A |  | 1647 | 1 | 0.27 | 1576 | 1.69 | 89 | 34 | 288 | 4:48 | 15 | 20 | 0 | 48 |  | 59.44 | 0 | 0 | N2 | 2022-02-17 20:20 | 2022-02-17 21:11 | 51 | 2022-02-17 20:08 | 63 |  |  |  |  | Y | [7 empty] | 3 | 4.5 | 0 | 20.58 | [16 empty] | 0.5 |  |  | 1.82 |  |  |  | 0.37 | 0.37 | A | [9 empty] | 0 | 0 | 1671 | 115 | 0 | 21 | 0 | 497 | 0 | 203 | 0 | 0 | 101 | 74 |  |  | 6 |  | 1
2022-02-17 | A69705 | 1 | 고탄소 | SEAH-BQ2 |  | Al 탈산 | B | 30 | 9 | 53500 | 82.42 | A | A | A |  | 1 | 1 |  | 1520 | 1538 | 5800 |  |  | 5800 | 48.96 | 14 | 118454 | 1584 |  | Y | 41 | 32 | [10 empty] | Y |  |  |  |  | 104.3 | 13-8 | 0 | 188.15 | A |  | 1584 | 3 | 0.16 | 1552 | 0.78 | 67 | 29 | 280 | 4:40 | 30 | 30 | 29 | 0 |  | 0 |  | 500 | N2 | 2022-02-17 20:18 | 2022-02-17 20:43 | 24 | 2022-02-17 20:17 | 26 |  |  |  |  | Y |  |  |  | Y | [5 empty] | 0 | 213.93 | [23 empty] | 68.64 | 9.03 | A |  |  | 5.152 | 32.795 | 47.878 | 0.25 | 9.293 | 1.459 | 1391.47 | 0 | 0 | 889 | 0 | 0 | 154 | 0 | 397 | 0 | 1391 | 0 | 0 | 181 | 33
2022-02-17 | B69099 | 2 | 중탄소 | AE1548M |  | Al 탈산 | B | 21 | 27 | 53050 | 100.17 | A | A |  | A | 1 |  | 1 | 1540 | 1535 | 7400 |  |  | 7400 | 77.74 | 11 | 95183 | 1618 |  | Y | 47 | 38 |  |  | B69096 | 05 |  |  |  | 임현진 | 2 |  | Y |  |  | Y |  | 106.05 | 13-5 | 0 | 220.88 | A |  | 1613 | 1 | 0.31 | 1554 | 1.22 | 67 | 30 | 290 | 4:50 | 15 | 15 | 0 | 49 |  | 42.23 | 0 | 0 | N2 | 2022-02-17 21:36 | 2022-02-17 22:13 | 37 | 2022-02-17 21:23 | 50 |  |  |  |  | Y | [8 empty] | 4.5 | 0 | 12.94 | [20 empty] | 0.93 |  |  | 0.5 | 0.5 | A | [9 empty] | 0 | 0 | 1561 | 114 | 0 | 24 | 0 | 497 | 0 | 202 | 0 | 0 | 99 | 93 |  |  | 4
2022-02-17 | A69706 | 1 | 고탄소 | SEAH-BQ2 |  | Al 탈산 | B | 1 | 35 | 51200 | 91.08 | A | A | A |  | 1 | 1 |  | 1520 | 1545 | 6300 |  |  | 6300 | 62.05 | 12 | 101532 | 1581 |  | Y | 46 | 35 | [10 empty] | Y |  |  |  |  | 112.6 | 14-1 | 0 | 208.64 | A |  | 1581 | 3 | 0.17 | 1555 | 0.59 | 70 | 32 | 411 | 6:51 | 30 | 30 | 30 | 0 |  | 0 |  | 500 | N2 | 2022-02-17 21:27 | 2022-02-17 21:47 | 20 | 2022-02-17 21:26 | 21 |  |  |  |  | Y |  |  |  | Y | [5 empty] | 0 | 243.41 | [23 empty] | 68.64 | 30.11 | A |  |  | 5.893 | 30.914 | 49.149 | 0.209 | 8.34 | 1.589 | 1405.19 | 0 | 0 | 995 | 23 | 0 | 183 | 0 | 429 | 0 | 1690 | 0 | 0 | 231 | 33
2022-02-17 | B69100 | 2 | 중탄소 | AE1548M |  | Al 탈산 | B | 36 | 5 | 53750 | 90.55 | A | A |  | B | 1 |  | 1 | 1540 | 1520 | 7400 |  |  | 7400 | 77.74 | 11 | 95183 | 1601 | 364 | Y | 51 | 37 |  |  | B69097 | 05 |  |  |  | 임현진 | 2 |  |  | Y |  | Y |  |  |  | 0 | 118.21 | A |  | 1617 | 1 | 0.29 | 1546 | 2.03 | 59 | 20 | 297 | 4:57 | 15 | 18 | 0 | 50 | 65 | 48.31 | 0 | 0 | N2 | 2022-02-17 22:31 | 2022-02-17 23:19 | 47 | 2022-02-17 22:22 | 57 |  |  |  |  | Y | [8 empty] | 4 | 0 | 13.48 | [20 empty] | 1.326 |  |  | 0.61 | 0.61 | A | [9 empty] | 65 | 0 | 1675 | 82 | 0 | 16 | 0 | 497 | 0 | 206 | 0 | 0 | 202 | 33 |  |  | 4
2022-02-17 | A69707 | 1 | 고탄소 | AE1055LS | 유사강종연연주 | Al 탈산 | B | 29 | 43 | 51500 | 79.88 | A | A | B |  | 1 | 1 |  | 1520 | 1546 | 5400 |  |  | 5400 | 53.19 | 12 | 101520 | 1594 |  | Y | 40 | 32 | [10 empty] | Y |  |  |  |  | 102.35 | 12-8 | 11.82 | 5.98 | A |  | 1594 | 3 | 0.17 | 1552 | 1.11 | 68 | 29 | 356 | 5:56 | 25 | 25 | 31 | 0 |  | 0 |  | 500 | N2 | 2022-02-17 22:33 | 2022-02-17 22:58 | 25 | 2022-02-17 22:32 | 26 |  |  |  |  | Y |  |  |  | Y | [5 empty] | 0 | 214.73 | [23 empty] | 70.31 | 31.11 | A | [9 empty] | 54 | 0 | 813 | 13 | 0 | 160 | 0 | 698 | 0 | 594 | 0 | 0 | 95 | 56
2022-02-17 | B69101 | 2 | 중탄소 | AE1548M |  | Al 탈산 | B | 37 | 59 | 51050 | 96.27 | B | B |  | B | 1 |  | 1 | 1540 | 1531 | 7500 |  |  | 7500 | 78.8 | 11 | 95183 | 1620 |  | Y | 47 | 38 |  |  | B69098 | 03 |  |  |  | 임승우 | 2 |  |  | Y |  |  |  | 107.05 | 12-9 | 0 | 254.94 | A |  | 1607 | 1 | 0.3 | 1549 | 1.42 | 62 | 23 | 333 | 5:33 | 15 | 16 | 0 | 51 | 70 | 48.56 | 0 | 0 | N2 | 2022-02-17 23:46 | 2022-02-18 00:22 | 35 | 2022-02-17 23:33 | 49 |  |  |  |  | Y | [8 empty] | 3.8 | 0 | 15.75 | [20 empty] | 0.941 |  |  | 0.2 | 0.2 | A | [9 empty] | 0 | 0 | 1658 | 48 | 0 | 117 | 0 | 938 | 0 | 407 | 0 | 0 | 212 | 7 |  |  | 4
2022-02-17 | A69708 | 1 | 고탄소 | AE1055LS |  | Al 탈산 | B | 38 | 41 | 50200 | 75.1 | B | B | B |  | 1 | 1 |  | 1520 | 1536 | 5500 |  |  | 5500 | 54.18 | 12 | 101520 | 1583 |  | Y | 41 | 32 | [7 empty] | 김형철 | 2 |  | Y |  |  |  |  | 110.8 | 13-7 | 0.02 | 49.11 | A |  | 1583 | 3 | 0.17 | 1583 | 0 | 99 | 29 | 284 | 4:44 | 25 | 25 | 32 | 0 |  | 0 |  | 500 | N2 | 2022-02-17 23:30 | 2022-02-18 00:02 | 32 | 2022-02-17 23:28 | 34 |  |  |  |  | Y |  |  |  | Y | [5 empty] | 0 | 213.3 | [23 empty] | 73.79 | 31.11 | A | [9 empty] | 51 | 0 | 897 | 52 | 0 | 195 | 0 | 951 | 0 | 657 | 0 | 0 | 48 | 36
2022-02-17 | B69102 | 2 | 중탄소 | AE1548M |  | Al 탈산 | B | 33 | 60 | 50200 | 95.62 | B | B |  | B | 1 |  | 1 | 1540 | 1543 | 6700 |  |  | 6700 | 70.39 | 11 | 95183 | 1627 |  | Y | 46 | 36 |  |  | B69099 | 03 |  |  |  | 임승우 | 2 |  |  | Y |  |  |  | 108 | 12-10 | 0 | 177.31 | A |  | 1617 | 1 | 0.3 | 1558 | 1.31 | 71 | 32 | 295 | 4:55 | 15 | 16 | 0 | 52 |  | 45.65 | 0 | 0 | N2 | 2022-02-18 00:48 | 2022-02-18 01:30 | 42 | 2022-02-18 00:37 | 53 |  |  |  |  | Y | [7 empty] | 5 | 4.2 | 0 | 13.47 | [20 empty] | 1.117 |  |  | 0.31 | 0.31 | A | [9 empty] | 0 | 0 | 1583 | 76 | 0 | 197 | 0 | 948 | 0 | 255 | 0 | 0 | 68 | 36 |  |  | 4
2022-02-17 | A69709 | 1 | 고탄소 | AE1055LS |  | Al 탈산 | B | 30 | 10 | 53300 | 76.6 | B | B | B |  | 1 | 1 |  | 1520 | 1535 | 5500 |  |  | 5500 | 54.18 | 12 | 101520 | 1582 |  | Y | 40 | 30 | [7 empty] | 김형철 | 2 |  | Y |  |  |  |  | 102.3 | 13-6 | 0 | 235.75 | A |  | 1582 | 3 | 0.17 | 1547 | 0.97 | 63 | 22 | 294 | 4:54 | 25 | 25 | 33 | 0 |  | 0 |  | 500 | N2 | 2022-02-18 00:33 | 2022-02-18 01:07 | 33 | 2022-02-18 00:32 | 35 |  |  |  |  | Y |  |  |  | Y | [5 empty] | 0 | 197.98 | [23 empty] | 79.44 | 31.11 | A | [9 empty] | 64 | 0 | 873 | 0 | 0 | 195 | 0 | 793 | 0 | 545 | 0 | 0 | 53 | 75
2022-02-17 | B69103 | 2 | 중탄소 | AE1548M |  | Al 탈산 | B | 21 | 28 | 51950 | 94.3 | B | B |  | B | 1 |  | 1 | 1540 | 1563 | 6100 |  |  | 6100 | 64.09 | 11 | 95183 | 1621 |  | Y | 43 | 34 |  |  | B69100 | 03 |  |  |  | 임승우 | 2 |  |  | Y |  |  |  | 103.65 | 13-3 | 0 | 203.72 | A |  | 1612 | 1 | 0.32 | 1554 | 1.41 | 67 | 28 | 279 | 4:39 | 15 | 16 | 0 | 53 |  | 51.92 | 0 | 0 | N2 | 2022-02-18 01:56 | 2022-02-18 02:35 | 39 | 2022-02-18 01:44 | 51 |  |  |  |  | Y | [7 empty] | 6 | 3.8 | 0 | 18.12 | [20 empty] | 1.117 |  |  | 0.57 | 0.57 | A | [9 empty] | 0 | 0 | 1567 | 59 | 0 | 207 | 0 | 905 | 0 | 256 | 0 | 0 | 103 | 34 |  |  | 4
2022-02-17 | A69710 | 1 | 고탄소 | AE1055LS |  | Al 탈산 | B | 1 | 36 | 51400 | 79.23 | B | B | B |  | 1 | 1 |  | 1520 | 1536 | 6100 |  |  | 6100 | 72.1 | 10 | 84600 | 1602 |  | Y | 41 | 31 | [7 empty] | 김형철 | 2 |  | Y |  |  |  |  | 101.5 | 12-9 | 0 | 233.97 | A |  | 1602 | 3 | 0.18 | 1553 | 1.17 | 69 | 32 | 291 | 4:51 | 25 | 25 | 34 | 0 |  | 0 |  | 500 | N2 | 2022-02-18 01:43 | 2022-02-18 02:04 | 21 | 2022-02-18 01:41 | 23 |  |  |  |  | Y |  |  |  | Y | [5 empty] | 0 | 234.87 | [23 empty] | 103.66 | 31.11 | A | [9 empty] | 75 | 0 | 826 | 10 | 0 | 165 | 0 | 802 | 0 | 545 | 0 | 0 | 37 | 44
2022-02-17 | A69711 | 1 | 고탄소 | AE1055LS |  | Al 탈산 | B | 36 | 6 | 53300 | 79.83 | B | B | B |  | 1 | 1 |  | 1520 | 1527 | 5500 |  |  | 5500 | 54.18 | 12 | 101520 | 1590 | 360 | Y | 40 | 29 | [7 empty] | 김형철 | 2 |  | Y |  |  |  |  | 103.7 | 13-8 | 78.49 | 12 | A |  | 1590 | 3 | 0.17 | 1547 | 1.05 | 63 | 29 | 272 | 4:32 | 25 | 25 | 35 | 0 |  | 0 |  | 500 | N2 | 2022-02-18 02:43 | 2022-02-18 03:02 | 19 | 2022-02-18 02:41 | 21 |  |  |  |  | Y |  |  |  | Y | [5 empty] | 0 | 229.05 | [23 empty] | 110.42 | 31.11 | A | [9 empty] | 95 | 0 | 870 | 11 | 0 | 201 | 0 | 715 | 0 | 544 | 0 | 0 | 38 | 58
2022-02-17 | B69104 | 2 | 중탄소 | AE1548M |  | Al 탈산 | B | 29 | 44 | 51750 | 88.62 | B | B |  | B | 1 |  | 1 | 1540 | 1563 | 6200 |  |  | 6200 | 62.48 | 14 | 99232 | 1621 |  | Y | 43 | 34 |  |  | B69101 | 03 |  |  |  | 임승우 | 2 |  |  | Y |  |  |  | 106.85 | 13-2 | 0.01 | 124.59 | A |  | 1607 | 1 | 0.34 | 1549 | 1.39 | 62 | 21 | 306 | 5:06 | 15 | 15 | 0 | 54 |  | 54.7 | 0 | 0 | N2 | 2022-02-18 02:52 | 2022-02-18 03:40 | 48 | 2022-02-18 02:42 | 58 |  |  |  |  | Y | [8 empty] | 3.6 | 0 | 16.74 | [20 empty] | 1.187 |  |  | 0.36 | 0.36 | A | [9 empty] | 25 | 0 | 1706 | 0 | 0 | 214 | 0 | 726 | 0 | 257 | 0 | 0 | 80 | 22 |  |  | 4
2022-02-17 | A69712 | 1 | 고탄소 | AE1055LS |  | Al 탈산 | B | 38 | 42 | 49700 | 75.07 | B | B | B |  | 1 | 1 |  | 1520 | 1527 | 5700 |  |  | 5700 | 56.15 | 12 | 101520 | 1592 |  | Y | 42 | 29 | [7 empty] | 김형철 | 2 |  | Y |  |  |  |  | 108.45 | 13-4 | 0 | 208.31 | A |  | 1592 | 3 | 0.18 | 1556 | 0.92 | 72 | 31 | 267 | 4:27 | 25 | 25 | 36 | 0 |  | 0 |  | 500 | N2 | 2022-02-18 03:38 | 2022-02-18 03:58 | 19 | 2022-02-18 03:36 | 21 |  |  |  |  | Y |  |  |  | Y | [5 empty] | 0 | 220.81 | [23 empty] | 120.84 | 31.11 | A | [9 empty] | 95 | 0 | 924 | 21 | 0 | 178 | 0 | 943 | 0 | 657 | 0 | 0 | 73 | 43
2022-02-17 | B69105 | 2 | 중탄소 | AE1548 |  | Al 탈산 | B | 37 | 60 | 50500 | 87.43 | B | B |  | B | 1 |  | 1 | 1540 | 1521 | 7000 |  |  | 7000 | 72.24 | 12 | 96900 | 1615 |  | Y | 44 | 37 |  |  | B69102 | 03 |  |  |  | 임승우 | 2 |  |  | Y |  |  |  | 104.6 | 12-7 | 0 | 156.07 | A |  | 1608 | 1 | 0.28 | 1554 | 1.35 | 66 | 29 | 283 | 4:43 | 15 | 15 | 0 | 55 |  | 43.45 | 0 | 0 | N2 | 2022-02-18 04:11 | 2022-02-18 04:46 | 34 | 2022-02-18 04:01 | 45 |  |  |  |  | Y | [8 empty] | 4 | 0 | 11.99 | [20 empty] | 1.001 |  |  | 0.29 | 0.29 | A | [9 empty] | 36 | 0 | 2661 | 19 | 0 | 199 | 0 | 813 | 0 | 254 | 0 | 0 | 0 | 8 |  |  | 3
2022-02-17 | A69713 | 1 | 고탄소 | AE1055LS |  | Al 탈산 | B | 30 | 11 | 53900 | 77.28 | B | B | B |  | 1 | 1 |  | 1520 | 1555 | 4600 |  |  | 4600 | 45.31 | 12 | 101520 | 1586 |  | Y | 40 | 27 | [7 empty] | 김형철 | 2 |  | Y |  |  |  |  | 102.5 | 13-5 | 0 | 194.01 | A |  | 1586 | 3 | 0.17 | 1549 | 0.95 | 65 | 28 | 306 | 5:06 | 25 | 25 | 37 | 0 |  | 0 |  | 500 | N2 | 2022-02-18 04:39 | 2022-02-18 05:01 | 22 | 2022-02-18 04:37 | 24 |  |  |  |  | Y |  |  |  | Y | [5 empty] | 0 | 219.02 | [23 empty] | 1.21 | 0 | A | [9 empty] | 37 | 0 | 861 | 0 | 0 | 182 | 0 | 721 | 0 | 545 | 0 | 0 | 86 | 53
2022-02-17 | B69106 | 2 | 중탄소 | AE1548 |  | Al 탈산 | B | 33 | 61 | 50450 | 84.88 | B | B |  | B | 1 |  | 1 | 1540 | 1548 | 6000 |  |  | 6000 | 61.92 | 12 | 96900 | 1614 |  | Y | 43 | 33 |  |  | B69103 | 03 |  |  |  | 임승우 | 2 |  |  | Y |  |  |  | 107.15 | 12-9 | 1.29 | 126.45 | A |  | 1610 | 1 | 0.29 | 1563 | 1.22 | 75 | 36 | 278 | 4:38 | 15 | 15 | 0 | 56 |  | 44.56 | 0 | 0 | N2 | 2022-02-18 05:14 | 2022-02-18 05:49 | 35 | 2022-02-18 05:03 | 46 |  |  |  |  | Y | [7 empty] | 5 | 4 | 0 | 12.52 | [20 empty] | 0.72 |  |  | 0.42 | 0.42 | B | [9 empty] | 19 | 0 | 1515 | 52 | 0 | 214 | 0 | 607 | 0 | 259 | 0 | 0 | 85 | 24 |  |  | 3
2022-02-17 | A69714 | 1 | 고탄소 | AE1055LS |  | Al 탈산 | B | 1 | 37 | 51800 | 83.47 | B | B | B |  | 1 | 1 |  | 1520 | 1568 | 4100 |  |  | 4100 | 48.46 | 10 | 84600 | 1585 |  | Y | 40 | 24 | [7 empty] | 김형철 | 2 |  | Y |  |  |  |  | 107.4 | 13-5 | 0 | 92.4 | A |  | 1585 | 3 | 0.18 | 1544 | 0.84 | 60 | 28 | 266 | 4:26 | 25 | 26 | 38 | 0 |  | 0 |  | 500 | N2 | 2022-02-18 05:43 | 2022-02-18 05:57 | 15 | 2022-02-18 05:42 | 15 |  |  |  |  | Y |  |  |  | Y | [5 empty] | 0 | 277.52 | [23 empty] | 14.86 | 0 | A | [9 empty] | 51 | 0 | 875 | 13 | 0 | 183 | 0 | 843 | 0 | 621 | 0 | 0 | 38 | 36
2022-02-17 | B69107 | 2 | 중탄소 | AE1548 |  | Al 탈산 | B | 21 | 29 | 52250 | 91.47 | B | B |  | D | 1 |  | 1 | 1540 | 1549 | 6400 |  |  | 6400 | 66.05 | 12 | 96900 | 1619 |  | Y | 48 | 35 |  |  | B69104 | 03 |  |  |  | 임승우 | 2 |  |  | Y | [5 empty] | 2.79 | 121.72 | A |  | 1610 | 1 | 0.37 | 1556 | 1.5 | 68 | 33 | 267 | 4:27 | 15 | 16 | 0 | 57 |  | 132.43 | 0 | 0 | N2 | 2022-02-18 06:27 | 2022-02-18 06:55 | 28 | 2022-02-18 06:13 | 42 |  |  |  |  | Y | [7 empty] | 2 | 4 | 0 | 24.92 | [20 empty] | 1.376 |  |  | 0.24 | 0.24 | A | [9 empty] | 49 | 0 | 1498 | 52 | 0 | 226 | 0 | 755 | 0 | 256 | 0 | 0 | 93 | 14
2022-02-17 | A69715 | 1 | 고탄소 | AE1055LS |  | Al 탈산 | B | 36 | 7 | 53800 | 76.27 | B | D | D |  | 1 | 1 |  | 1520 | 1563 | 4900 |  |  | 4900 | 48.27 | 12 | 101520 | 1594 |  | Y | 40 | 24 | [7 empty] | 김형철 | 2 |  | Y |  |  | N |  |  |  | 0.01 | 205.79 | A |  | 1594 | 3 | 0.17 | 1552 | 1.17 | 68 | 23 | 240 | 4:00 | 25 | 25 | 39 | 0 |  | 0 |  | 500 | N2 | 2022-02-18 06:40 | 2022-02-18 06:58 | 19 | 2022-02-18 06:37 | 21 |  |  |  |  | Y |  |  |  | Y | [5 empty] | 0 | 203.36 | [23 empty] | 16 | 0 | A | [9 empty] | 44 | 0 | 909 | 14 | 0 | 160 | 0 | 752 | 0 | 588 | 0 | 0 | 113 | 46
2022-02-17 | B69108 | 2 | 중탄소 | AE1548 | TUNDISH교체전 | Al 탈산 | B | 29 | 45 | 51700 | 85.82 | B | D |  | D | 1 |  | 1 | 1540 | 1577 | 6000 |  |  | 6000 | 52.38 | 16 | 114551 | 1608 | 363 | Y | 40 | 34 |  |  | B69105 | 03 |  |  |  | 김규완 | 2 |  | N | Y |  |  |  | 104.1 | 12-9 | 0 | 138.89 | A |  | 1611 | 1 | 0.31 | 1555 | 1.47 | 67 | 29 | 286 | 4:46 | 15 | 16 | 0 | 58 |  | 89.25 | 0 | 0 | N2 | 2022-02-18 07:24 | 2022-02-18 08:02 | 38 | 2022-02-18 07:12 | 50 |  |  |  |  | Y | [8 empty] | 3.5 | 0 | 19.41 | [20 empty] | 1.023 |  |  | 0.31 | 0.31 | A | [9 empty] | 38 | 0 | 1489 | 81 | 0 | 140 | 0 | 993 | 0 | 257 | 0 | 0 | 52 | 51
2022-02-18 | A69716 | 1 | 고탄소 | AE1055LS |  | Al 탈산 | B | 38 | 43 | 48200 | 75.4 | D | D | D |  | 1 | 1 |  | 1520 | 1565 | 4200 |  |  | 4200 | 41.37 | 12 | 101520 | 1591 |  | Y | 42 | 24 | [7 empty] | 김덕진 | 2 |  | Y | [6 empty] | 0.03 | 117.9 | A |  | 1591 | 3 | 0.27 | 1552 | 1.08 | 68 | 23 | 306 | 5:06 | 25 | 25 | 40 | 0 |  | 0 |  | 500 | N2 | 2022-02-18 07:38 | 2022-02-18 08:04 | 26 | 2022-02-18 07:37 | 27 |  |  |  |  | Y |  |  |  | Y | [5 empty] | 0 | 200.93 | [23 empty] | 23.7 | 0 | A | [9 empty] | 0 | 0 | 908 | 15 | 0 | 176 | 0 | 701 | 0 | 494 | 0 | 0 | 72 | 57
2022-02-18 | B69109 | 2 | 저탄소 | ATA105M2 | TUNDISH교체 | Al 탈산 | B | 37 | 61 | 50850 | 89.07 | D | D |  | D | 1 |  | 1 | 1555 | 1562 | 7300 |  |  | 7300 | 78.21 | 11 | 93335 | 1656 |  | Y | 43 | 40 |  |  | B69106 | 03 |  |  |  | 김규완 | 2 |  | Y |  |  | Y |  | 102.45 | 12-4 | 0 | 139.02 | A |  | 1649 | 1 | 0.33 | 1601 | 1.37 | 88 | 28 | 313 | 5:13 | 15 | 16 | 0 | 59 |  | 80.81 | 0 | 0 | N2 | 2022-02-18 08:41 | 2022-02-18 09:36 | 56 | 2022-02-18 08:30 | 66 |  |  |  |  | N | [8 empty] | 4 | 0 | 17.07 | [16 empty] | 0.6 |  |  | 1.4 |  |  |  | 0 | 0 | A | [9 empty] | 0 | 0 | 1098 | 71 | 0 | 252 | 0 | 802 | 0 | 204 | 0 | 0 | 0 | 43 |  |  |  |  | 1
2022-02-18 | A69717 | 1 | 고탄소 | AE1055LS |  | Al 탈산 | B | 30 | 12 | 53900 | 92.28 | D | D | D |  | 1 | 1 |  | 1520 | 1576 | 4700 |  |  | 4700 | 46.3 | 12 | 101520 | 1594 |  | Y | 56 | 27 | [7 empty] | 김덕진 | 2 |  | Y |  |  |  |  | 105.9 | 13-9 | 2.72 | 179.2 | A |  | 1594 | 3 | 0.18 | 1549 | 1.25 | 65 | 29 | 296 | 4:56 | 25 | 25 | 41 | 0 |  | 0 |  | 500 | N2 | 2022-02-18 08:55 | 2022-02-18 09:11 | 16 | 2022-02-18 08:55 | 16 |  |  |  |  | Y |  |  |  | Y | [5 empty] | 0 | 199.07 | [23 empty] | 25.31 | 0 | A | [9 empty] | 0 | 0 | 835 | 48 | 0 | 169 | 0 | 874 | 0 | 603 | 0 | 0 | 148 | 73
2022-02-18 | A69718 | 1 | 고탄소 | AE1055LS |  | Al 탈산 | B | 1 | 38 | 52000 | 80.13 | D | D | D |  | 1 | 1 |  | 1520 | 1568 | 4300 |  |  | 4300 | 42.36 | 12 | 101520 | 1596 |  | Y | 40 | 24 | [7 empty] | 김덕진 | 2 |  |  | Y |  | N |  | 106.25 | 13-3 | 0.03 | 152.12 | A |  | 1596 | 3 | 0.22 | 1555 | 1.05 | 71 | 22 | 288 | 4:48 | 25 | 26 | 42 | 0 |  | 0 |  | 500 | N2 | 2022-02-18 09:45 | 2022-02-18 10:11 | 26 | 2022-02-18 09:44 | 27 |  |  |  |  | Y |  |  |  | Y | [5 empty] | 0 | 221.52 | [23 empty] | 26.3 | 0 | A | [9 empty] | 0 | 0 | 877 | 15 | 0 | 163 | 0 | 822 | 0 | 604 | 0 | 0 | 75 | 33
2022-02-18 | B69110 | 2 | 저탄소 | ATA105M2 |  | Al 탈산 | B | 33 | 62 | 49750 | 81.62 | D | D |  | D | 1 |  | 1 | 1555 | 1539 | 6800 |  |  | 6800 | 72.86 | 11 | 93335 | 1639 |  | Y | 38 | 35 | [7 empty] | 김규완 | 2 |  |  |  |  | Y |  | 100.25 | 12-2 | 0 | 101.05 | A |  | 1638 | 1 | 0.34 | 1638 | 0 | 125 | 29 | 319 | 5:19 | 15 | 16 | 0 | 60 |  | 107.21 | 0 | 0 | N2 | 2022-02-18 09:57 | 2022-02-18 10:36 | 39 | 2022-02-18 09:49 | 48 |  |  |  |  | N | [8 empty] | 5 | 0 | 22.68 | [23 empty] | 0 | 0 | A | [9 empty] | 30 | 0 | 207 | 52 | 0 | 252 | 0 | 698 | 0 | 205 | 0 | 0 | 0 | 31
2022-02-18 | A69719 | 1 | 고탄소 | AE1055LS |  | Al 탈산 | B | 36 | 8 | 53200 | 80.1 | D | D | D |  | 1 | 1 |  | 1520 | 1587 | 3600 |  |  | 3600 | 35.46 | 12 | 101520 | 1597 |  | Y | 42 | 21 | [7 empty] | 김덕진 | 2 |  |  | Y |  |  |  | 104.35 | 13-8 | 0.04 | 55.25 | A |  | 1597 | 3 | 0.2 | 1550 | 1.15 | 66 | 28 | 266 | 4:26 | 25 | 25 | 43 | 0 |  | 0 |  | 500 | N2 | 2022-02-18 10:43 | 2022-02-18 11:13 | 29 | 2022-02-18 10:43 | 29 |  |  |  |  | Y |  |  |  | Y | [5 empty] | 0 | 231.57 | [23 empty] | 27.45 | 0 | A | [9 empty] | 0 | 0 | 833 | 37 | 0 | 176 | 0 | 776 | 0 | 544 | 0 | 0 | 182 | 67
2022-02-18 | B69111 | 2 | 저탄소 | ATA105M2 |  | Al 탈산 | B | 21 | 30 | 51900 | 87.77 | D | D |  | D | 1 |  | 1 | 1555 | 1524 | 6500 |  |  | 6500 | 69.64 | 11 | 93335 | 1639 |  | Y | 37 | 33 | [7 empty] | 김규완 | 2 |  |  |  |  | Y |  |  |  | 0 | 88.36 | A |  | 1619 | 1 | 0.39 | 1572 | 1.12 | 59 | 16 | 318 | 5:18 | 15 | 16 | 0 | 61 | 150 | 128.18 | 0 | 0 | N2 | 2022-02-18 11:11 | 2022-02-18 11:33 |  | 2022-02-18 11:03 | [5 empty] | N | [8 empty] | 4.5 | 0 | 25.97 | [23 empty] | 0 | 0 | A | [9 empty] | 34 | 0 | 662 | 61 | 0 | 258 | 0 | 801 | 0 | 205 | 0 | 0 | 0 | 42
2022-02-18 | A69720 | 1 | 고탄소 | AE1055LS | TUNDISH교체전 | Al 탈산 | B | 38 | 44 | 49800 | 76.38 | D | D | D |  | 1 | 1 |  | 1520 | 1566 | 4300 |  |  | 4300 | 48.13 | 12 | 89333 | 1596 |  | N | 40 | 25 | [7 empty] | 김덕진 | 2 |  | Y | N |  | N |  | 107.5 | 13-3 | 0.43 | 12.56 | A |  | 1596 | 3 | 0.21 | 1562 | 0.97 | 78 | 35 | 254 | 4:14 | 25 | 25 | 44 | 0 |  | 0 |  | 500 | N2 | 2022-02-18 11:39 | 2022-02-18 12:15 | 35 | 2022-02-18 11:37 | 38 |  |  |  |  | Y |  |  |  | Y | [5 empty] | 0 | 196.68 | [23 empty] | 0 | 0 | A | [9 empty] | 0 | 0 | 869 | 10 | 0 | 158 | 0 | 944 | 0 | 707 | 0 | 0 | 154 | 37
2022-02-18 | B69112 | 2 | 저탄소 | ATA105M2 |  | Al 탈산 | B | 29 | 46 | 50900 | 79.23 | D | D |  | D | 1 |  | 1 | 1555 | 1568 | 5400 |  |  | 5400 | 57.86 | 11 | 93335 | 1634 |  | Y | 36 | 33 | [7 empty] | 김규완 | 3 |  |  |  |  | Y |  | 100.8 | 12-6 | 0 | 85.34 | A |  | 1623 | 1 | 0.39 | 1573 | 1.35 | 60 | 16 | 317 | 5:17 | 15 | 16 | 0 | 62 |  | 102.17 | 0 | 0 | N2 | 2022-02-18 12:05 | 2022-02-18 12:34 | 29 | 2022-02-18 11:59 | 35 |  |  |  |  | N | [8 empty] | 4 | 0 | 22.04 | [23 empty] | 0 | 0 | A | [9 empty] | 47 | 0 | 212 | 67 | 0 | 457 | 0 | 1293 | 0 | 205 | 0 | 0 | 0 | 31
2022-02-18 | A69721 | 1 | 저탄소 | SM25C | TUNDISH교체 | Al 탈산 | B | 30 | 13 | 53200 | 80.18 | D | D |  | D | 1 |  | 1 | 1530 | 1561 | 6100 |  |  | 6100 | 60.08 | 12 | 101532 | 1659 |  | Y | 42 | 28 | [7 empty] | 김덕진 | 2 |  |  | Y |  | N |  | 102.2 | 13-5 | 115.33 | 7.97 | A |  | 1648 | 1 | 0.37 | 1603 | 1.41 | 93 | 27 | 201 | 3:21 | 13 | 14 | 0 | 63 |  | 73.15 | 0 | 0 | AR | 2022-02-18 12:47 | 2022-02-18 13:40 | 52 | 2022-02-18 12:40 | 59 | [14 empty] | 13.27 | 0 | [19 empty] | 1.93 |  |  |  | 0 | 0 | A | [9 empty] | 0 | 0 | 0 | 11 | 0 | 192 | 0 | 497 | 0 | 399 | 0 | 0 | 31 | 23 |  |  |  |  | 1
2022-02-18 | B69113 | 2 | 저탄소 | ATA105M2 |  | Al 탈산 | B | 37 | 62 | 60900 | 81.52 | D | D |  | D | 1 |  | 1 | 1555 | 1519 | 6800 |  |  | 6800 | 66.78 | 12 | 101820 | 1630 |  | Y | 42 | 34 | [7 empty] | 김규완 | 2 |  |  |  |  | Y |  | 85.2 | 10-6 | 0 | 137.92 | A |  | 1627 | 1 | 0.38 | 1578 | 1.69 | 65 | 26 | 247 | 4:07 | 15 | 16 | 0 | 64 |  | 185.72 | 0 | 0 | N2 | 2022-02-18 13:23 | 2022-02-18 13:41 | 18 | 2022-02-18 13:12 | 29 |  |  |  |  | N | [8 empty] | 5 | 0 | 33.74 | [23 empty] | 0 | 0 | A | [9 empty] | 31 | 0 | 576 | 52 | 0 | 52 | 0 | 195 | 0 | 205 | 0 | 0 | 0 | 36
2022-02-18 | A69722 | 1 | 저탄소 | SM25C |  | Al 탈산 | B | 1 | 39 | 52300 | 78.45 | D | D | D |  | 1 | 1 |  | 1530 | 1572 | 4500 |  |  | 4500 | 53.19 | 10 | 84610 | 1634 | 363 | Y | 39 | 22 | [7 empty] | 김덕진 | 2 |  | Y |  |  |  |  | 98.15 | 12-4 | 202.38 | 0 | A |  | 1634 | 3 | 0.23 | 1596 | 0.97 | 86 | 38 | 278 | 4:38 | 13 | 15 | 45 | 0 |  | 0 |  | 510 | AR | 2022-02-18 13:55 | 2022-02-18 14:39 | 45 | 2022-02-18 13:53 | 46 |  |  |  |  | N |  |  |  | Y | [5 empty] | 107.4 | 101.79 | 벳셀 사용 45회 공치함(SM25C) | [22 empty] | 2.61 | 0 | A | [9 empty] | 0 | 0 | 0 | 0 | 0 | 228 | 0 | 493 | 0 | 399 | 0 | 0 | 0 | 19
2022-02-18 | B69114 | 2 | 저탄소 | ATA105M2 |  | Al 탈산 | B | 33 | 63 | 50100 | 86.47 | D | D |  | A | 1 |  | 1 | 1555 | 1553 | 5700 |  |  | 5700 | 51.67 | 13 | 110305 | 1627 |  | Y | 42 | 30 | [7 empty] | 김규완 | 2 |  |  |  |  | Y |  | 110 | 13-1 | 0 | 187.69 | A |  | 1621 | 1 | 0.3 | 1575 | 1.44 | 62 | 25 | 279 | 4:39 | 15 | 15 | 0 | 65 |  | 57.88 | 0 | 0 | N2 | 2022-02-18 14:34 | 2022-02-18 14:49 | 15 | 2022-02-18 14:22 | 27 |  |  |  |  | N | [8 empty] | 4 | 0.08 | 13.1 | [23 empty] | 0 | 0 | A | [9 empty] | 39 | 0 | 675 | 82 | 0 | 231 | 0 | 691 | 0 | 204 | 0 | 0 | 0 | 45
2022-02-18 | A69723 | 1 | 저탄소 | SM25C-JY |  | Al 탈산 | B | 36 | 9 | 53800 | 73.28 | D | A | A |  | 1 | 1 |  | 1530 | 1518 | 5600 |  |  | 5600 | 54.52 | 12 | 102720 | 1630 |  | Y | 41 | 31 | [7 empty] | 김덕진 | 2 | [6 empty] | 104 | 13-8 | 177.65 | 0 | A |  | 1630 | 3 | 0.23 | 1590 | 1.21 | 79 | 31 | 239 | 3:59 | 15 | 15 | 46 | 0 |  | 0 |  | 512 | AR | 2022-02-18 14:52 | 2022-02-18 15:35 | 43 | 2022-02-18 14:51 | 43 |  |  |  |  | Y |  |  |  | Y | [5 empty] | 101.82 | 74.58 | [23 empty] | 3.73 | 0 | A | [9 empty] | 0 | 0 | 0 | 0 | 0 | 154 | 0 | 493 | 0 | 399 | 0 | 0 | 0 | 9
2022-02-18 | B69115 | 2 | 저탄소 | ATA105M2 |  | Al 탈산 | B | 21 | 31 | 52250 | 81.97 | A | A |  | A | 1 |  | 1 | 1555 | 1562 | 5700 |  |  | 5700 | 61.07 | 11 | 93335 | 1632 |  | Y | 42 | 30 | [7 empty] | 임현진 | 2 |  |  |  |  | Y |  |  |  | 0 | 196.47 | A |  | 1628 | 1 | 0.22 | 1573 | 1.79 | 60 | 17 | 256 | 4:16 | 15 | 15 | 0 | 66 |  | 133.84 | 0 | 0 | N2 | 2022-02-18 15:29 | 2022-02-18 15:59 | 31 | 2022-02-18 15:17 | 43 |  |  |  |  | N | [7 empty] | 2 | 4 | 0 | 26.1 | [23 empty] | 0.13 | 0.13 | A | [9 empty] | 47 | 0 | 423 | 74 | 0 | 240 | 0 | 502 | 0 | 206 | 0 | 0 | 0 | 54 |  |  | 3
2022-02-18 | A69724 | 1 | 저탄소 | SM25C |  | Al 탈산 | B | 6 | 1 | 54000 | 72.53 | A | A | A |  | 1 | 1 |  | 1530 | 1554 | 6300 |  |  | 6300 | 62.05 | 12 | 101532 | 1626 |  | Y | 42 | 32 | [7 empty] | 조관훈 | 2 |  |  |  |  | Y |  | 101.4 | 13-7 | 141.08 | 0 | A |  | 1620 | 3 | 0.18 | 1585 | 1.21 | 75 | 16 | 220 | 3:40 | 13 | 14 | 47 | 0 |  | 0 |  | 500 | AR | 2022-02-18 15:53 | 2022-02-18 16:34 | 41 | 2022-02-18 15:52 | 42 |  |  |  |  | N |  |  |  | Y | [5 empty] | 60.49 | 66.47 | [23 empty] | 5.18 | 0 | A | [9 empty] | 0 | 0 | 130 | 0 | 0 | 154 | 0 | 1094 | 0 | 893 | 0 | 0 | 173 | 29
2022-02-18 | B69116 | 2 | 저탄소 | ATA105M2 |  | Al 탈산 | B | 29 | 47 | 51550 | 78.82 | A | A |  | A | 1 |  | 1 | 1555 | 1558 | 5600 |  |  | 5600 | 56.11 | 14 | 99806 | 1635 |  | Y | 42 | 30 | [7 empty] | 임현진 | 2 |  |  |  |  | Y |  |  |  | 0 | 166.24 | A |  | 1623 | 1 | 0.24 | 1577 | 1.53 | 64 | 19 | 249 | 4:09 | 15 | 15 | 0 | 67 |  | 43.15 | 0 | 0 | N2 | 2022-02-18 16:30 | 2022-02-18 17:07 | 38 | 2022-02-18 16:22 | 45 | [14 empty] | 0 | 10.54 | [23 empty] | 0 | 0 | A | [9 empty] | 23 | 0 | 608 | 79 | 0 | 252 | 0 | 497 | 0 | 110 | 0 | 0 | 101 | 66
2022-02-18 | A69725 | 1 | 저탄소 | SM25C |  | Al 탈산 | B | 38 | 45 | 50400 | 66.32 | A | A | A |  | 1 | 1 |  | 1530 | 1579 | 4200 |  |  | 4200 | 27.82 | 18 | 150960 | 1627 |  | Y | 34 | 24 | [7 empty] | 조관훈 | 2 |  |  |  |  | Y |  | 98.75 | 12-4 | 128.16 | 0 | A |  | 1627 | 3 | 0.2 | 1592 | 1.21 | 82 | 24 | 230 | 3:50 | 15 | 15 | 48 | 0 |  | 0 |  | 500 | AR | 2022-02-18 16:48 | 2022-02-18 17:30 | 42 | 2022-02-18 16:45 | 45 |  |  |  |  | N |  |  |  | Y | [5 empty] | 88.2 | 58.34 | [23 empty] | 6.32 | 0 | A | [9 empty] | 0 | 0 | 0 | 0 | 0 | 184 | 0 | 499 | 0 | 398 | 0 | 0 | 0 | 9
2022-02-18 | B69117 | 2 | 저탄소 | ATA105M2 |  | Al 탈산 | B | 37 | 63 | 51150 | 78.72 | A | A |  | A | 1 |  | 1 | 1555 | 1530 | 6300 |  |  | 6300 | 62.97 | 14 | 100050 | 1634 |  | Y | 41 | 31 | [7 empty] | 임현진 | 2 |  |  |  |  | Y |  |  |  | 0 | 134.66 | A |  | 1630 | 1 | 0.26 | 1584 | 1.44 | 71 | 25 | 215 | 3:35 | 15 | 15 | 0 | 68 |  | 49.62 | 0 | 0 | N2 | 2022-02-18 17:34 | 2022-02-18 18:14 | 39 | 2022-02-18 17:27 | 46 |  |  |  |  | N | [8 empty] | 4.5 | 0 | 12.46 | [23 empty] | 0 | 0 | A | [9 empty] | 0 | 0 | 0 | 25 | 0 | 209 | 0 | 996 | 0 | 260 | 0 | 0 | 100 | 25
2022-02-18 | A69726 | 1 | 저탄소 | SM25CM3 | 유사강종연연주 | Si 탈산 | B | 1 | 40 | 51200 | 68.53 | A | A | A |  | 1 | 1 |  | 1530 | 1562 | 4400 |  |  | 4400 | 86.67 | 6 | 50766 | 1622 |  | Y | 39 | 25 | [7 empty] | 조관훈 | 2 |  |  |  |  | Y |  |  |  | 142.18 | 0 | A |  | 1622 | 3 | 0.29 | 1582 | 1.43 | 72 | 33 | 273 | 4:33 | 10 | 13 | 49 | 0 |  | 0 |  | 500 | AR | 2022-02-18 18:02 | 2022-02-18 18:24 | 22 | 2022-02-18 18:00 | 24 | [8 empty] | Y | [5 empty] | 88.65 | 61.86 | [23 empty] | 0.12 | 0 | A | [9 empty] | 0 | 0 | 0 | 0 | 0 | 178 | 0 | 500 | 0 | 399 | 0 | 0 | 0 | 23 |  |  | 4
2022-02-18 | B69118 | 2 | 저탄소 | ATA105M2 | TUNDISH교체전 | Al 탈산 | B | 33 | 64 | 50100 | 86.75 | A | A |  | A | 1 |  | 1 | 1555 | 1520 | 7800 |  |  | 7800 | 82.6 | 12 | 94433 | 1627 |  | Y | 46 | 40 | [7 empty] | 임현진 | 2 |  |  |  |  | Y |  |  |  | 0 | 309.51 | A |  | 1645 | 1 | 0.27 | 1586 | 1.66 | 73 | 32 | 332 | 5:32 | 15 | 15 | 0 | 69 |  | 64.36 | 0 | 0 | N2 | 2022-02-18 18:50 | 2022-02-18 19:17 | 28 | 2022-02-18 18:41 | 37 | [12 empty] | 2 |  | 0 | 17.58 | [23 empty] | 0.11 | 0.11 | A | [9 empty] | 0 | 0 | 315 | 26 | 0 | 256 | 0 | 791 | 0 | 106 | 0 | 0 | 109 | 38
2022-02-18 | A69727 | 1 | 저탄소 | SM25CM3 |  | Si 탈산 | B | 36 | 10 | 53800 | 60.83 | A | A | A |  | 1 | 1 |  | 1530 | 1550 | 4400 |  |  | 4400 | 52 | 10 | 84610 | 1614 |  | Y | 40 | 25 | [7 empty] | 조관훈 | 2 | [8 empty] | 118.9 | 0 | A |  | 1614 | 3 | 0.27 | 1585 | 1.38 | 75 | 31 | 269 | 4:29 | 10 | 14 | 50 | 0 |  | 0 |  | 500 | AR | 2022-02-18 18:59 | 2022-02-18 19:26 | 27 | 2022-02-18 18:59 | 27 |  |  |  |  | Y |  |  |  | Y | [5 empty] | 94.96 | 13.44 | [23 empty] | 1.2 | 0 | A | [9 empty] | 0 | 0 | 0 | 0 | 0 | 153 | 0 | 501 | 0 | 399 | 0 | 0 | 0 | 38
2022-02-18 | B69119 | 2 | 저탄소 | 20NC6 | TUNDISH교체 | Si 탈산 | B | 21 | 32 | 52250 | 111.08 | A | A |  | A | 1 |  | 1 | 1555 | 1539 | 11500 |  |  | 11500 | 129.46 | 13 | 88828 | 1679 | 286 | Y | 61 | 56 | [7 empty] | 임현진 | 2 |  |  |  |  | Y |  | 103.35 | 13-1 | 0 | 222.45 | A |  | 1676 | 1 | 0.42 | 1601 | 1.8 | 94 | 40 | 252 | 4:12 | 18 | 18 | 0 | 70 |  | 105.13 | 0 | 0 | AR | 2022-02-18 20:38 | 2022-02-18 20:58 | 19 | 2022-02-18 20:24 | 34 | [12 empty] | 4 |  | 26.08 | 0 | [19 empty] | 1.68 |  |  |  | 0.45 | 0.45 | A | [9 empty] | 808 | 773 | 392 | 559 | 0 | 0 | 0 | 495 | 0 | 0 | 0 | 0 | 101 | 32 |  |  | 6 |  | 1
2022-02-18 | A69728 | 1 | 저탄소 | SM25CM3 | TUNDISH교체전 | Si 탈산 | B | 6 | 2 | 54200 | 62.52 | A | A | A |  | 1 | 1 |  | 1530 | 1547 | 5200 |  |  | 5200 | 50.11 | 14 | 103769 | 1619 |  | Y | 40 | 30 | [7 empty] | 조관훈 | 2 |  |  |  |  | Y |  | 99.1 | 13-4 | 161.63 | 0 | A |  | 1619 | 3 | 0.27 | 1585 | 1.7 | 75 | 29 | 235 | 3:55 | 10 | 12 | 51 | 0 |  | 0 |  | 500 | AR | 2022-02-18 20:02 | 2022-02-18 20:29 | 26 | 2022-02-18 20:00 | 28 |  |  |  |  | Y |  |  |  | Y | [5 empty] | 85.37 | 18.82 | [23 empty] | 0.35 | 0 | A | [9 empty] | 0 | 0 | 0 | 0 | 0 | 152 | 0 | 496 | 0 | 398 | 0 | 0 | 47 | 26
2022-02-18 | B69120 | 2 | 저탄소 | 20NC6 | 잔강최소화전 | Si 탈산 | B | 29 | 48 | 51400 | 106.92 | A | A |  | A | 1 |  | 1 | 1555 | 1533 | 9700 |  |  | 9700 | 101.75 | 17 | 95336 | 1659 |  | Y | 51 | 47 | [7 empty] | 임현진 | 2 |  |  |  |  | Y |  | 103.4 | 12-8 | 0 | 176.73 | A |  | 1656 | 1 | 0.27 | 1579 | 1.5 | 72 | 38 | 369 | 6:09 | 18 | 19 | 0 | 71 |  | 28.78 | 0 | 0 | AR | 2022-02-18 21:49 | 2022-02-18 22:05 | 16 | 2022-02-18 21:38 | 27 | [12 empty] | 3 |  | 14.13 | 0 | [20 empty] | 0.68 |  |  | 0.37 | 0.37 | A | [9 empty] | 1197 | 444 | 0 | 977 | 0 | 0 | 0 | 601 | 0 | 0 | 0 | 0 | 101 | 6 |  |  | 4
2022-02-18 | A69729 | 1 | 고탄소 | P-STB3D | TUNDISH교체 | Si 탈산 | B | 38 | 46 | 50500 | 85.43 | A | A | A |  | 1 | 1 |  | 1520 | 1538 | 7200 |  |  | 7200 | 85.1 | 10 | 84610 | 1578 |  | Y | 44 | 41 | [7 empty] | 조관훈 | 2 |  |  |  |  | Y |  | 101.35 | 12-6 | 216.92 | 0 | A |  | 1578 | 3 | 0.26 | 1540 | 0.95 | 90 | 41 | 262 | 4:22 | 30 | 25 | 52 | 0 |  | 0 |  | 500 | AR | 2022-02-18 21:30 | 2022-02-18 21:52 | 22 | 2022-02-18 21:29 | 23 |  |  |  |  | Y |  |  |  | Y | [5 empty] | 141.25 | 61.26 | [19 empty] | 1.85 |  |  |  | 1.93 | 0 | B |  |  | 17.148 | 18.841 | 52.532 | 0.185 | 3.063 | 2.788 | 1693.96 | 0 | 54 | 644 | 560 | 0 | 0 | 0 | 950 | 0 | 595 | 0 | 0 | 287 | 18 |  |  |  |  | 1
2022-02-18 | A69730 | 1 | 고탄소 | P-STB3D |  | Si 탈산 | B | 1 | 41 | 51800 | 84.87 | A | B | B |  | 1 | 1 |  | 1520 | 1530 | 6100 |  |  | 6100 | 72.1 | 10 | 84610 | 1563 |  | Y | 44 | 37 | [7 empty] | 조관훈 | 2 | [6 empty] | 101 | 12-7 | 244.93 | 0 | A |  | 1563 | 3 | 0.25 | 1515 | 1.2 | 65 | 31 | 243 | 4:03 | 30 | 26 | 53 | 0 |  | 0 |  | 500 | AR | 2022-02-18 22:43 | 2022-02-18 22:56 | 13 | 2022-02-18 22:42 | 14 |  |  |  |  | Y |  |  |  | Y | [5 empty] | 150.22 | 57.11 | [23 empty] | 4.21 | 0 | A |  |  | 16.478 | 16.765 | 53.519 | 0.152 | 3.247 | 3.192 | 1722.96 | 0 | 31 | 673 | 565 | 0 | 0 | 0 | 992 | 0 | 596 | 0 | 0 | 210 | 45 |  |  |  | 0
2022-02-18 | B69121 | 2 | 중탄소 | SNCM439P | 잔강최소화 | Al 탈산 | B | 37 | 64 | 51750 | 96.97 | A | B |  | B | 1 |  | 1 | 1540 | 1516 | 9000 |  |  | 9000 | 96.7 | 11 | 93071 | 1604 |  | Y | 48 | 41 | 연주 쫒김 출강온도 낮아서 9탭사용.. | [6 empty] | 임현진 | 2 | [6 empty] | 112.7 | 13-4 | 199.3 | 0 | A |  | 1605 | 1 | 0.23 | 1560 | 1.36 | 73 | 19 | 236 | 3:56 | 16 | 17 | 0 | 72 | 50 | 50.78 | 0 | 0 | AR | 2022-02-18 23:10 | 2022-02-18 23:32 | 22 | 2022-02-18 22:54 | 38 |  |  |  |  | N | [8 empty] | 3.5 | 18.66 | 0 | [23 empty] | 0 | 0 | A | [9 empty] | 1267 | 0 | 0 | 38 | 0 | 147 | 0 | 859 | 0 | 206 | 0 | 0 | 69 | 21
2022-02-18 | A69731 | 1 | 고탄소 | P-STB3D |  | Si 탈산 | B | 36 | 11 | 53800 | 92.85 | B | B | B |  | 1 | 1 |  | 1520 | 1532 | 6400 |  |  | 6400 | 63.03 | 12 | 101532 | 1563 | 369 | Y | 51 | 38 | [7 empty] | 김형철 | 2 | [6 empty] | 100.35 | 13-3 | 262.98 | 0 | A |  | 1563 | 3 | 0.26 | 1517 | 1.15 | 67 | 28 | 249 | 4:09 | 30 | 25 | 54 | 0 |  | 0 |  | 500 | AR | 2022-02-18 23:56 | 2022-02-19 00:13 | 16 | 2022-02-18 23:54 | 18 |  |  |  |  | Y |  |  |  | Y | [5 empty] | 149.59 | 58.22 | [23 empty] | 5.72 | 0 | A |  |  | 17.645 | 17.426 | 51.52 | 0.206 | 2.919 | 2.956 | 1725.82 | 0 | 24 | 1317 | 46 | 0 | 0 | 0 | 696 | 0 | 505 | 0 | 0 | 43 | 88
2022-02-18 | B69122 | 2 | 중탄소 | SNCM439P |  | Al 탈산 | B | 33 | 65 | 50000 | 93.22 | B | B |  | B | 1 |  | 1 | 1540 | 1550 | 8100 |  |  | 8100 | 87.03 | 11 | 93071 | 1620 |  | Y | 50 | 42 | [7 empty] | 임승우 | 2 | [6 empty] | 105 | 12-6 | 284.78 | 0 | A |  | 1615 | 1 | 0.23 | 1568 | 1.42 | 81 | 24 | 185 | 3:05 | 16 | 17 | 0 | 73 |  | 49.3 | 0 | 0 | AR | 2022-02-19 00:06 | 2022-02-19 00:52 | 46 | 2022-02-18 23:55 | 57 |  |  |  |  | N | [8 empty] | 4.5 | 13.93 | 0 | [23 empty] | 0 | 0 | A | [9 empty] | 1091 | 0 | 0 | 18 | 0 | 189 | 0 | 857 | 0 | 222 | 0 | 0 | 39 | 21
2022-02-18 | A69732 | 1 | 고탄소 | P-STB3D |  | Si 탈산 | B | 6 | 3 | 54800 | 80.58 | B | B | B |  | 1 | 1 |  | 1520 | 1531 | 5700 |  |  | 5700 | 56.14 | 12 | 101532 | 1544 |  | Y | 43 | 33 | [7 empty] | 김형철 | 2 |  | Y |  |  |  |  | 101.95 | 13-7 | 229.25 | 0 | A |  | 1544 | 3 | 0.26 | 1499 | 1.22 | 49 | 14 | 257 | 4:17 | 30 | 25 | 55 | 0 |  | 0 |  | 500 | AR | 2022-02-19 01:19 | 2022-02-19 01:27 | 8 | 2022-02-19 01:18 | 9 |  |  |  |  | Y |  |  |  | Y | [5 empty] | 145.39 | 42.06 | [23 empty] | 7.42 | 0 | A |  |  | 16.165 | 18.631 | 50.361 | 0.413 | 3.115 | 2.703 | 1693.96 | 0 | 0 | 1264 | 43 | 0 | 0 | 0 | 640 | 0 | 494 | 0 | 0 | 83 | 201
2022-02-18 | B69123 | 2 | 중탄소 | SNCM439P |  | Al 탈산 | B | 21 | 33 | 0 | 89.02 | B | B |  | B | 1 |  | 1 | 1540 | 1519 | 8200 |  |  | 8200 | 88.51 | 11 | 92650 | 1595 |  | Y | 45 | 40 | 출강온도 낮고 연주 쫒겨서 9탭사용.. | [6 empty] | 임승우 | 2 | [6 empty] | 147.4 |  | 229.01 | 0 | A |  | 1603 | 1 | 0.25 | 1549 | 1.5 | 62 | 18 | 235 | 3:55 | 18 | 19 | 0 | 74 |  | 58.64 | 0 | 0 | AR | 2022-02-19 01:48 | 2022-02-19 02:11 | 23 | 2022-02-19 01:40 | 32 |  |  |  |  | N | [8 empty] | 4.5 | 17.92 | 0 | [23 empty] | 0 | 0 | A | [9 empty] | 1144 | 0 | 37 | 17 | 0 | 210 | 0 | 905 | 0 | 206 | 0 | 0 | 170 | 0
2022-02-18 | A69733 | 1 | 고탄소 | P-STB3D |  | Si 탈산 | B | 38 | 47 | 49900 | 81.13 | B | B | B |  | 1 | 1 |  | 1520 | 1589 | 4300 |  |  | 4300 | 42.35 | 12 | 101532 | 1552 |  | Y | 41 | 30 | [7 empty] | 김형철 | 2 |  | Y |  |  |  |  | 115.2 | 13-10 | 84.84 | 0 | A |  | 1552 | 3 | 0.22 | 1510 | 1.08 | 60 | 24 | 254 | 4:14 | 30 | 25 | 56 | 0 |  | 0 |  | 400 | AR | 2022-02-19 02:22 | 2022-02-19 02:36 | 13 | 2022-02-19 02:21 | 15 |  |  |  |  | Y |  |  |  | Y | [5 empty] | 139.22 | 45.24 | [23 empty] | 0.01 | 0 | B |  |  | 17.925 | 16.996 | 50.278 | 0.217 | 2.804 | 2.958 | 1757.49 | 0 | 76 | 1374 | 110 | 0 | 0 | 0 | 761 | 0 | 497 | 0 | 0 | 60 | 75 |  |  |  | 0
2022-02-18 | B69124 | 2 | 중탄소 | SNCM439P | 잔강최소화전 | Al 탈산 | B | 29 | 49 | 51400 | 87.9 | B | B |  | B | 1 |  | 1 | 1540 | 1525 | 7800 |  |  | 7800 | 75.14 | 13 | 103803 | 1624 |  | Y | 44 | 39 | [7 empty] | 임승우 | 2 |  |  |  |  | Y |  | 100.7 | 12-5 | 215.39 | 0 | A |  | 1622 | 1 | 0.26 | 1560 | 1.77 | 73 | 27 | 209 | 3:29 | 16 | 20 | 0 | 75 |  | 90.01 | 0 | 0 | AR | 2022-02-19 02:42 | 2022-02-19 03:17 | 35 | 2022-02-19 02:33 | 44 |  |  |  |  | N | [8 empty] | 4.3 | 24.99 | 0 | [23 empty] | 0 | 0 | A | [9 empty] | 1034 | 0 | 0 | 0 | 0 | 146 | 0 | 904 | 0 | 358 | 0 | 0 | 80 | 10
2022-02-18 | A69734 | 1 | 고탄소 | P-STB3D |  | Si 탈산 | B | 1 | 42 | 51500 | 83.1 | B | B | B |  | 1 | 1 |  | 1520 | 1532 | 6200 |  |  | 6200 | 61.06 | 12 | 101532 | 1554 |  | Y | 43 | 39 | [7 empty] | 김형철 | 2 |  | Y |  |  |  |  | 106.8 | 13-3 | 258.01 | 0 | A |  | 1554 | 3 | 0.23 | 1514 | 1.03 | 64 | 31 | 251 | 4:11 | 30 | 25 | 57 | 0 |  | 0 |  | 480 | AR | 2022-02-19 03:33 | 2022-02-19 03:47 | 13 | 2022-02-19 03:31 | 15 |  |  |  |  | Y |  |  |  | Y | [5 empty] | 132.33 | 51.8 | [23 empty] | 0.14 | 0 | B |  |  | 18.009 | 17.677 | 50.44 | 0.145 | 2.8 | 2.853 | 1757.49 | 0 | 24 | 1375 | 55 | 0 | 0 | 0 | 799 | 0 | 606 | 0 | 0 | 31 | 79 |  |  |  | 0
2022-02-18 | B69125 | 2 | 중탄소 | SNCM8 | 잔강최소화 | Al 탈산 | B | 37 | 65 | 51700 | 94.95 | B | B |  | B | 1 |  | 1 | 1540 | 1498 | 7900 |  |  | 7900 | 84.88 | 11 | 93071 | 1617 |  | Y | 48 | 41 | [7 empty] | 임승우 | 2 | [6 empty] | 103.3 | 12-4 | 0 | 249.67 | A |  | 1602 | 1 | 0.23 | 1554 | 1.13 | 65 | 12 | 291 | 4:51 | 16 | 16 | 0 | 76 |  | 43.22 | 0 | 0 | N2 | 2022-02-19 03:50 | 2022-02-19 04:40 | 50 | 2022-02-19 03:40 | 60 |  |  |  |  | N | [7 empty] | 2 | 4.2 | 0 | 14.41 | [20 empty] | 0.88 |  |  | 0.14 | 0.14 | A | [9 empty] | 830 | 0 | 102 | 41 | 0 | 246 | 0 | 795 | 0 | 314 | 0 | 0 | 68 | 29
2022-02-18 | A69735 | 1 | 고탄소 | STB3D | 유사강종연연주 | Al 탈산 | B | 36 | 12 | 53600 | 82.22 | B | B | B |  | 1 | 1 |  | 1520 | 1535 | 5500 |  |  | 5500 | 63.64 | 10 | 86420 | 1550 |  | Y | 44 | 31 | [7 empty] | 김형철 | 2 |  | Y |  |  |  |  | 106 | 13-9 | 167.97 | 0 | A |  | 1550 | 3 | 0.23 | 1516 | 0.92 | 65 | 28 | 244 | 4:04 | 25 | 25 | 58 | 0 |  | 0 |  | 500 | AR | 2022-02-19 04:34 | 2022-02-19 04:53 | 19 | 2022-02-19 04:32 | 21 |  |  |  |  | Y |  |  |  | Y | [5 empty] | 149.62 | 40.39 | [20 empty] | 1.25 |  |  | 0.01 | 0 | A | [9 empty] | 0 | 0 | 1222 | 15 | 0 | 0 | 0 | 724 | 0 | 550 | 0 | 0 | 38 | 57
2022-02-18 | B69126 | 2 | 중탄소 | SNCM8 |  | Al 탈산 | B | 33 | 66 | 50100 | 93.68 | B | B |  | B | 1 |  | 1 | 1540 | 1507 | 8000 |  |  | 8000 | 55.99 | 17 | 142890 | 1622 |  | Y | 46 | 39 | [7 empty] | 임승우 | 2 | [6 empty] | 101.4 | 12-2 | 0 | 183.37 | A |  | 1618 | 1 | 0.23 | 1562 | 1.28 | 73 | 32 | 284 | 4:44 | 18 | 19 | 0 | 77 |  | 76.45 | 0 | 0 | N2 | 2022-02-19 04:53 | 2022-02-19 05:39 | 47 | 2022-02-19 04:45 | 55 |  |  |  |  | N | [7 empty] | 2 | 4.3 | 0 | 24.34 | [20 empty] | 0.56 |  |  | 0.13 | 0.13 | A | [9 empty] | 768 | 0 | 0 | 16 | 0 | 216 | 0 | 817 | 0 | 154 | 0 | 0 | 71 | 5
2022-02-18 | A69736 | 1 | 고탄소 | STB3D |  | Al 탈산 | B | 6 | 4 | 54200 | 80.28 | B | B | B |  | 1 | 1 |  | 1520 | 1552 | 5600 |  |  | 5600 | 54 | 12 | 103704 | 1557 |  | Y | 40 | 32 | [7 empty] | 김형철 | 2 |  | Y |  |  |  |  | 108.85 | 14-4 | 260.66 | 0 | A |  | 1557 | 3 | 0.22 | 1557 | 0 | 106 | 28 | 267 | 4:27 | 25 | 25 | 59 | 0 |  | 0 |  | 500 | AR | 2022-02-19 05:36 | 2022-02-19 05:58 | 22 | 2022-02-19 05:34 | 24 |  |  |  |  | Y |  |  |  | Y | [5 empty] | 149.74 | 45.76 | [20 empty] | 0.876 |  |  | 1.27 | 0 | A | [9 empty] | 0 | 51 | 1203 | 55 | 0 | 0 | 0 | 742 | 0 | 400 | 0 | 0 | 81 | 131
2022-02-18 | B69127 | 2 | 중탄소 | AE4340 |  | Al 탈산 | B | 21 | 34 | 51800 | 92.9 | B | B |  | B | 1 |  | 1 | 1540 | 1510 | 8800 |  |  | 8800 | 208.01 | 5 | 42305 | 1616 |  | Y | 51 | 45 | [7 empty] | 임승우 | 2 | [6 empty] | 107.2 | 13-5 | 208.7 | 16.46 | A |  | 1621 | 1 | 0.23 | 1574 | 1.38 | 85 | 34 | 240 | 4:00 | 16 | 17 | 0 | 78 |  | 31.5 | 0 | 0 | AR | 2022-02-19 05:56 | 2022-02-19 06:49 | 52 | 2022-02-19 05:48 | 61 |  |  |  |  | N | [8 empty] | 3.5 | 10.62 | 0.25 | [20 empty] | 0.86 |  |  | 0 | 0 | A | [9 empty] | 1011 | 0 | 713 | 0 | 0 | 250 | 0 | 849 | 0 | 155 | 0 | 0 | 55 | 102
2022-02-18 | A69737 | 1 | 고탄소 | STB3D |  | Al 탈산 | B | 38 | 48 | 50100 | 86.05 | B | B | D |  | 1 | 1 |  | 1520 | 1570 | 4900 |  |  | 4900 | 47.25 | 12 | 103704 | 1555 |  | Y | 41 | 29 | [7 empty] | 김형철 | 2 |  | Y |  |  |  |  | 111.85 | 13-7 | 278.13 | 0 | A |  | 1551 | 3 | 0.21 | 1513 | 0.83 | 62 | 29 | 249 | 4:09 | 25 | 25 | 60 | 0 |  | 0 |  | 350 | AR | 2022-02-19 06:40 | 2022-02-19 07:05 | 25 | 2022-02-19 06:40 | 25 |  |  |  |  | Y |  |  |  | Y | [5 empty] | 104.23 | 92.32 | [20 empty] | 0.752 |  |  | 3.59 | 0 | A | [9 empty] | 0 | 19 | 1292 | 44 | 0 | 0 | 0 | 593 | 0 | 449 | 0 | 0 | 0 | 89
2022-02-18 | B69128 | 2 | 중탄소 | AE4340 |  | Al 탈산 | B | 29 | 50 | 51550 | 121.95 | B | D |  | D | 1 |  | 1 | 1540 | 1540 | 8900 |  |  | 8900 | 91.58 | 14 | 97186 | 1630 |  | Y | 53 | 44 | [7 empty] | 임승우 | 2 | [6 empty] | 104.55 | 12-9 | 122.87 | 0 | A |  | 1640 | 1 | 0.27 | 1556 | 1.82 | 67 | 32 | 203 | 3:23 | 18 | 24 | 0 | 79 |  | 78.89 | 0 | 0 | AR | 2022-02-19 07:29 | 2022-02-19 08:01 | 32 | 2022-02-19 06:53 | 68 |  |  |  |  | N | [7 empty] | 2 | 3.5 | 23.96 | 0 | [20 empty] | 0.82 |  |  | 0.17 | 0.17 | A | [9 empty] | 1109 | 0 | 817 | 28 | 0 | 210 | 0 | 803 | 0 | 156 | 0 | 0 | 0 | 27
2022-02-19 | A69738 | 1 | 고탄소 | STB3D |  | Al 탈산 | B | 1 | 43 | 51900 | 76.03 | D | D | D |  | 1 | 1 |  | 1520 | 1558 | 5600 |  |  | 5600 | 54 | 12 | 103704 | 1560 |  | Y | 42 | 31 | [7 empty] | 김덕진 | 2 |  | Y |  |  | N |  | 108.5 | 13-4 | 246.92 | 0 | A |  | 1560 | 3 | 0.25 | 1522 | 1.03 | 71 | 30 | 260 | 4:20 | 25 | 25 | 61 | 0 |  | 0 |  | 500 | AR | 2022-02-19 07:42 | 2022-02-19 08:15 | 33 | 2022-02-19 07:41 | 34 |  |  |  |  | Y |  |  |  | Y | [5 empty] | 148.61 | 39.83 | [20 empty] | 0.876 |  |  | 4.88 | 0 | A | [9 empty] | 0 | 29 | 1236 | 29 | 0 | 35 | 0 | 850 | 0 | 593 | 0 | 0 | 111 | 49
2022-02-19 | B69129 | 2 | 중탄소 | AE4340 | TUNDISH교체전 | Al 탈산 | B | 37 | 66 | 50300 | 116.92 | D | D |  | D | 1 |  | 1 | 1540 | 1554 | 8700 |  |  | 8700 | 73.81 | 15 | 117863 | 1639 | 362 | Y | 53 | 47 | 전기로출강크롬이 높아(질소와이어투입시 크롬증가로인해 C급발생우려) SFMN438VM2에서 AE4340으로 강종변경 | [6 empty] | 김규완 | 2 |  |  |  |  | N |  | 100.7 | 12-2 | 183.79 | 50.44 | A |  | 1650 | 1 | 0.3 | 1562 | 1.93 | 73 | 36 | 215 | 3:35 | 16 | 27 | 0 | 80 | 150 | 155.95 | 0 | 0 | AR | 2022-02-19 08:27 | 2022-02-19 09:07 | 40 | 2022-02-19 08:06 | 61 |  |  |  |  | N | [7 empty] | 5 | 4 | 47.55 | 0 | [20 empty] | 0.39 |  |  | 0.22 | 0.22 | A | [9 empty] | 1041 | 0 | 631 | 23 | 0 | 56 | 0 | 1197 | 0 | 0 | 0 | 0 | 165 | 51 |  |  | 3
2022-02-19 | A69739 | 1 | 고탄소 | STB3D | TUNDISH교체전 | Al 탈산 | B | 36 | 13 | 53800 | 86.2 | D | D | D |  | 1 | 1 |  | 1520 | 1535 | 6200 |  |  | 6200 | 67.88 | 12 | 91344 | 1557 |  | Y | 42 | 36 | [7 empty] | 김덕진 | 2 |  | Y |  |  | N |  | 104.5 | 13-7 | 161.02 | 0 | A |  | 1557 | 3 | 0.23 | 1514 | 0.98 | 63 | 25 | 310 | 5:10 | 25 | 25 | 62 | 0 |  | 0 |  | 500 | AR | 2022-02-19 08:53 | 2022-02-19 09:22 | 29 | 2022-02-19 08:53 | 29 |  |  |  |  | Y |  |  |  | Y | [5 empty] | 173.14 | 51.36 | [20 empty] | 0.992 |  |  | 6.35 | 0 | A | [9 empty] | 0 | 9 | 1211 | 24 | 0 | 46 | 0 | 1097 | 0 | 751 | 0 | 0 | 198 | 84
2022-02-19 | B69130 | 2 | 중탄소 | SFMN438VM2 | TUNDISH교체 | Si 탈산 | B | 33 | 67 | 49600 | 110.93 | D | D |  | D | 1 |  | 1 | 1540 | 1554 | 9000 |  |  | 9000 | 95.7 | 11 | 94039 | 1668 |  | Y | 51 | 44 | [7 empty] | 김규완 | 2 |  |  |  |  | Y |  | 97.7 | 11-9 | 0 | 162.76 | A |  | 1660 | 1 | 0.3 | 1583 | 1.72 | 92 | 42 | 247 | 4:07 | 18 | 19 | 0 | 81 |  | 107.47 | 0 | 0 | N2 | 2022-02-19 10:03 | 2022-02-19 10:39 | 36 | 2022-02-19 09:39 | 60 |  |  |  |  | N | [7 empty] | 6 | 4.5 | 0 | 27.11 | [16 empty] | 0.8 |  |  | 1.27 |  |  |  | 0.82 | 0.82 | B | [9 empty] | 0 | 0 | 1756 | 71 | 0 | 0 | 0 | 1154 | 0 | 0 | 0 | 0 | 263 | 25 |  |  |  |  | 1
2022-02-19 | A69740 | 1 | 중탄소 | SCM440HF | TUNDISH교체 | Al 탈산 | B | 6 | 5 | 54200 | 76.42 | D | D | D |  | 1 | 1 |  | 1530 | 1586 | 6000 |  |  | 6000 | 65.16 | 12 | 92086 | 1636 |  | Y | 41 | 28 | [7 empty] | 김덕진 | 2 |  |  | Y |  | N |  | 104.2 | 13-9 | 187.78 | 0 | A |  | 1639 | 3 | 0.24 | 1591 | 1.33 | 98 | 26 | 263 | 4:23 | 18 | 20 | 63 | 0 |  | 0 |  | 500 | AR | 2022-02-19 09:44 | 2022-02-19 10:54 | 70 | 2022-02-19 09:44 | 70 |  |  |  |  | N |  |  |  | Y | [5 empty] | 125 | 63.79 | [19 empty] | 1.97 |  |  |  | 7.4 | 0 | A | [9 empty] | 1227 | 13 | 196 | 39 | 0 | 160 | 0 | 499 | 0 | 397 | 0 | 0 | 0 | 34 |  |  |  |  | 1
2022-02-19 | B69131 | 2 | 중탄소 | SFMN438VM2 |  | Si 탈산 | B | 21 | 35 | 51350 | 105.83 | D | D |  | D | 1 |  | 1 | 1540 | 1550 | 8100 |  |  | 8100 | 88.59 | 11 | 91432 | 1662 |  | Y | 45 | 42 | [7 empty] | 김규완 | 2 |  |  |  |  | Y |  | 98.05 | 12-5 | 0 | 261.43 | A |  | 1652 | 1 | 0.34 | 1570 | 1.7 | 79 | 38 | 297 | 4:57 | 18 | 19 | 0 | 82 | 150 | 115.82 | 0 | 0 | N2 | 2022-02-19 11:00 | 2022-02-19 11:41 | 41 | 2022-02-19 10:39 | 62 |  |  |  |  | N | [7 empty] | 6 | 4 | 0 | 30.35 | [20 empty] | 0.494 |  |  | 0.03 | 0.03 | A | [9 empty] | 0 | 0 | 1767 | 68 | 0 | 0 | 0 | 701 | 0 | 0 | 0 | 0 | 204 | 60
2022-02-19 | A69741 | 1 | 중탄소 | SCM440HF-JY |  | Al 탈산 | B | 38 | 49 | 49900 | 69.82 | D | D | D |  | 1 | 1 |  | 1530 | 1576 | 5400 |  |  | 5400 | 52.57 | 12 | 102720 | 1604 |  | Y | 39 | 34 | [7 empty] | 차승주 | 2 |  | Y |  |  |  |  | 109.15 | 13-4 | 176.38 | 0 | A |  | 1604 | 3 | 0.23 | 1570 | 1.1 | 77 | 28 | 257 | 4:17 | 18 | 18 | 64 | 0 |  | 0 |  | 500 | AR | 2022-02-19 10:57 | 2022-02-19 11:53 | 56 | 2022-02-19 10:57 | 56 |  |  |  |  | N |  |  |  | Y | [5 empty] | 113.6 | 48.09 | [23 empty] | 8.87 | 0 | A | [9 empty] | 1388 | 28 | 1033 | 30 | 0 | 191 | 0 | 596 | 0 | 399 | 0 | 0 | 0 | 32
2022-02-19 | B69132 | 2 | 중탄소 | SFMN438VM2 |  | Si 탈산 | B | 29 | 51 | 0 | 99.67 | D | D |  | D | 1 |  | 1 | 1540 | 1588 | 6900 |  |  | 6900 | 57.65 | 14 | 119686 | 1651 | 366 | Y | 46 | 41 | [7 empty] | 김규완 | 2 | [6 empty] | 150.9 |  | 0 | 59.59 | A |  | 1646 | 1 | 0.28 | 1569 | 1.75 | 78 | 37 | 288 | 4:48 | 18 | 19 | 0 | 83 |  | 91.75 | 0 | 0 | N2 | 2022-02-19 12:00 | 2022-02-19 12:42 | 41 | 2022-02-19 11:42 | 60 |  |  |  |  | N | [7 empty] | 5 | 4 | 0 | 23.47 | [20 empty] | 1.214 |  |  | 0.71 | 0.71 | B | [9 empty] | 0 | 0 | 1796 | 40 | 0 | 0 | 0 | 649 | 0 | 0 | 0 | 0 | 99 | 36
2022-02-19 | A69742 | 1 | 중탄소 | SCM440HF-JY |  | Al 탈산 | B | 30 | 14 | 52800 | 90.13 | D | D | D |  | 1 | 1 |  | 1530 | 1561 | 7500 |  |  | 7500 | 73.01 | 12 | 102720 | 1611 |  | Y | 43 | 35 | [6 empty] | 래들 가열상태 불량 | 김덕진 | 2 |  | Y |  |  | N |  | 104.4 | 13-7 | 153.76 | 0 | A |  | 1615 | 3 | 0.21 | 1577 | 0.81 | 84 | 28 | 276 | 4:36 | 18 | 19 | 65 | 0 |  | 0 |  | 300 | AR | 2022-02-19 12:17 | 2022-02-19 13:01 | 44 | 2022-02-19 12:17 | 44 |  |  |  |  | N |  |  |  | Y | [5 empty] | 70.28 | 135.8 | [23 empty] | 10.55 | 0 | A | [9 empty] | 1370 | 0 | 212 | 32 | 0 | 200 | 0 | 497 | 0 | 400 | 0 | 0 | 0 | 26
2022-02-19 | B69133 | 2 | 중탄소 | SFMN438VM2 |  | Si 탈산 | B | 37 | 67 | 49800 | 101.62 | D | D |  | D | 1 |  | 1 | 1540 | 1536 | 8000 |  |  | 8000 | 80.21 | 12 | 99744 | 1627 |  | Y | 43 | 41 | [7 empty] | 김규완 | 2 |  |  |  |  | Y |  | 99.4 | 11-10 | 0 | 115.26 | A |  | 1637 | 1 | 0.28 | 1559 | 1.86 | 68 | 31 | 247 | 4:07 | 18 | 19 | 0 | 84 |  | 123.85 | 0 | 0 | N2 | 2022-02-19 13:27 | 2022-02-19 13:45 | 18 | 2022-02-19 13:03 | 42 | [12 empty] | 15 |  | 0 | 29.62 | [20 empty] | 1.313 |  |  | 0.88 | 0.88 | A | [9 empty] | 12 | 0 | 1837 | 63 | 0 | 0 | 0 | 702 | 0 | 0 | 0 | 0 | 100 | 44
2022-02-19 | A69743 | 1 | 중탄소 | SCM440HF |  | Al 탈산 | B | 36 | 14 | 53900 | 82.35 | D | D | D |  | 1 | 1 |  | 1530 | 1522 | 6500 |  |  | 6500 | 66.29 | 12 | 98060 | 1613 |  | Y | 47 | 31 | [7 empty] | 김덕진 | 2 |  |  | Y |  | N |  | 102.8 | 13-5 | 200.4 | 0 | A |  | 1606 | 3 | 0.22 | 1573 | 0.94 | 80 | 30 | 256 | 4:16 | 18 | 18 | 66 | 0 |  | 0 |  | 400 | AR | 2022-02-19 13:18 | 2022-02-19 14:04 | 46 | 2022-02-19 13:18 | 46 |  |  |  |  | N |  |  |  | Y | [5 empty] | 91.03 | 72.63 | [20 empty] | 1.19 |  |  | 11.8 | 0 | A | [9 empty] | 1294 | 23 | 195 | 25 | 0 | 165 | 0 | 595 | 0 | 298 | 0 | 0 | 0 | 29
2022-02-19 | B69134 | 2 | 중탄소 | SFMN438VM2 |  | Si 탈산 | B | 33 | 68 | 49600 | 91.68 | D | D |  | A | 1 |  | 1 | 1540 | 1558 | 7400 |  |  | 7400 | 78.69 | 11 | 94039 | 1630 |  | Y | 40 | 37 | [7 empty] | 김규완 | 2 |  |  |  |  | Y |  | 97.7 | 11-8 | 0 | 62.06 | A |  | 1652 | 1 | 0.22 | 1575 | 0 | 84 | 46 | 290 | 4:50 | 18 | 19 | 0 | 85 |  | 77.15 | 0 | 0 | N2 | 2022-02-19 14:18 | 2022-02-19 14:43 | 24 | 2022-02-19 14:02 | 40 |  |  |  |  | N | [7 empty] | 4 | 5 | 0 | 19.25 | [20 empty] | 1.406 |  |  | 0.62 | 0.62 | A | [9 empty] | 0 | 0 | 1661 | 63 | 0 | 0 | 0 | 698 | 0 | 0 | 0 | 0 | 96 | 56
2022-02-19 | A69744 | 1 | 중탄소 | SCM440HF |  | Al 탈산 | B | 6 | 6 | 53500 | 84.15 | D | D | A |  | 1 | 1 |  | 1530 | 1541 | 6400 |  |  | 6400 | 75.19 | 10 | 85120 | 1621 |  | Y | 41 | 30 | [7 empty] | 김덕진 | 2 | [6 empty] | 101.1 | 13-5 | 189.57 | 0 | A |  | 1599 | 3 | 0.23 | 1564 | 0.81 | 71 | 25 | 242 | 4:02 | 18 | 19 | 67 | 0 |  | 0 |  | 650 | AR | 2022-02-19 14:28 | 2022-02-19 15:10 | 42 | 2022-02-19 14:28 | 42 |  |  |  |  | N |  |  |  | Y | [5 empty] | 0.13 | 0 | [20 empty] | 1.73 |  |  | 27.75 | 0 | A | [9 empty] | 1357 | 0 | 256 | 0 | 0 | 147 | 0 | 591 | 0 | 295 | 0 | 0 | 0 | 39
2022-02-19 | B69135 | 2 | 중탄소 | SFMN438VM2 |  | Si 탈산 | B | 21 | 36 | 51650 | 105.68 | D | A |  | A | 1 |  | 1 | 1540 | 1542 | 7900 |  |  | 7900 | 84.01 | 11 | 94039 | 1629 |  | Y | 47 | 41 | [7 empty] | 임현진 | 2 |  |  |  |  | Y |  | 105.35 | 13-3 | 0 | 355.07 | A |  | 1637 | 1 | 0.29 | 1561 | 1.46 | 70 | 40 | 288 | 4:48 | 18 | 19 | 0 | 86 | 120 | 76.74 | 0 | 0 | N2 | 2022-02-19 15:36 | 2022-02-19 15:50 | 15 | 2022-02-19 15:15 | 35 |  |  |  |  | N | [7 empty] | 4 | 3.5 | 0 | 19.2 | [20 empty] | 1.233 |  |  | 0.58 | 0.58 | B | [9 empty] | 0 | 0 | 1729 | 141 | 0 | 0 | 0 | 505 | 0 | 0 | 0 | 0 | 156 | 83
2022-02-19 | A69745 | 1 | 중탄소 | SCM440 |  | Al 탈산 | B | 38 | 50 | 49900 | 83.47 | A | A | A |  | 1 | 1 |  | 1530 | 1513 | 6900 |  |  | 6900 | 71.01 | 12 | 97174 | 1613 |  | Y | 41 | 36 | [7 empty] | 조관훈 | 2 |  |  |  |  | Y |  | 102.4 | 12-6 | 0 | 236.7 | A |  | 1600 | 3 | 0.24 | 1566 | 0.83 | 70 | 24 | 270 | 4:30 | 15 | 15 | 68 | 0 |  | 0 |  | 650 | N2 | 2022-02-19 15:33 | 2022-02-19 16:17 | 44 | 2022-02-19 15:31 | 47 |  |  |  |  | N |  |  |  | Y | [5 empty] | 125.89 | 111.48 | [20 empty] | 1.04 |  |  | 0.03 | 0 | A | [9 empty] | 1150 | 0 | 700 | 0 | 0 | 155 | 0 | 793 | 0 | 296 | 0 | 0 | 43 | 19
2022-02-19 | B69136 | 2 | 중탄소 | SFMN438VM2 |  | Si 탈산 | B | 29 | 52 | 50800 | 102.2 | A | A |  | A | 1 |  | 1 | 1540 | 1505 | 8700 |  |  | 8700 | 84.81 | 12 | 102588 | 1628 |  | Y | 47 | 45 | [7 empty] | 임현진 | 2 |  |  |  |  | Y |  | 100.3 | 12-4 | 0 | 204.38 | A |  | 1647 | 1 | 0.27 | 1569 | 0 | 78 | 39 | 256 | 4:16 | 18 | 19 | 0 | 87 |  | 76.07 | 0 | 0 | N2 | 2022-02-19 16:44 | 2022-02-19 17:11 | 27 | 2022-02-19 16:25 | 45 | [12 empty] | 4 |  | 0 | 19.13 | [20 empty] | 0.465 |  |  | 0.62 | 0.62 | B | [9 empty] | 0 | 0 | 1625 | 158 | 0 | 0 | 0 | 504 | 0 | 0 | 0 | 0 | 99 | 42
2022-02-19 | A69746 | 1 | 중탄소 | SCM440 |  | Al 탈산 | B | 30 | 15 | 52900 | 92.18 | A | A | A |  | 1 | 1 |  | 1530 | 1537 | 6700 |  |  | 6700 | 69.02 | 12 | 97076 | 1605 |  | Y | 46 | 39 | [7 empty] | 조관훈 | 2 |  |  |  |  | Y |  | 104.35 | 13-7 | 0 | 206.92 | A |  | 1605 | 3 | 0.22 | 1566 | 0.87 | 70 | 25 | 319 | 5:19 | 15 | 19 | 69 | 0 |  | 0 |  | 700 | N2 | 2022-02-19 16:45 | 2022-02-19 17:24 | 39 | 2022-02-19 16:44 | 40 |  |  |  |  | N |  |  |  | Y | [5 empty] | 150.78 | 119.18 | [20 empty] | 0.89 |  |  | 2.06 | 0 | A | [9 empty] | 1204 | 25 | 202 | 30 | 0 | 156 | 0 | 599 | 0 | 396 | 0 | 0 | 67 | 19
2022-02-19 | B69137 | 2 | 중탄소 | SFMN438VM2 |  | Si 탈산 | B | 37 | 68 | 50300 | 95.77 | A | A |  | A | 1 |  | 1 | 1540 | 1550 | 7400 |  |  | 7400 | 74.19 | 12 | 99744 | 1653 |  | Y | 45 | 37 | [7 empty] | 임현진 | 2 |  |  |  |  | Y |  | 102.5 | 12-3 | 0 | 221.75 | A |  | 1644 | 1 | 0.28 | 1567 | 0 | 76 | 37 | 265 | 4:25 | 18 | 19 | 0 | 88 |  | 81.77 | 0 | 0 | N2 | 2022-02-19 17:40 | 2022-02-19 18:29 | 48 | 2022-02-19 17:24 | 65 | [12 empty] | 4 |  | 0 | 19.54 | [20 empty] | 0.966 |  |  | 0.58 | 0.58 | B | [9 empty] | 53 | 0 | 1742 | 133 | 0 | 0 | 0 | 498 | 0 | 0 | 0 | 0 | 157 | 47
2022-02-19 | A69747 | 1 | 중탄소 | SCM440 |  | Al 탈산 | B | 36 | 15 | 53900 | 80.47 | A | A | A |  | 1 | 1 |  | 1530 | 1518 | 7100 |  |  | 7100 | 73.56 | 12 | 96522 | 1606 |  | Y | 44 | 38 | [15 empty] | 96.65 | 12-8 | 0 | 184.69 | A |  | 1604 | 3 | 0.23 | 1569 | 0.95 | 73 | 26 | 267 | 4:27 | 15 | 17 | 70 | 0 |  | 0 |  | 700 | N2 | 2022-02-19 17:40 | 2022-02-19 18:32 | 52 | 2022-02-19 17:40 | 52 |  |  |  |  | N |  |  |  | Y | [5 empty] | 0.15 | 0 | [23 empty] | 4.87 | 0 | A | [9 empty] | 1208 | 29 | 167 | 9 | 0 | 152 | 0 | 649 | 0 | 400 | 0 | 0 | 0 | 29
2022-02-19 | B69138 | 2 | 중탄소 | SFMN438VM2 |  | Si 탈산 | B | 33 | 69 | 49400 | 94.38 | A | A |  | A | 1 |  | 1 | 1540 | 1535 | 7800 |  |  | 7800 | 82.94 | 11 | 94039 | 1617 |  | Y | 43 | 39 | [7 empty] | 임현진 | 2 |  |  |  |  | Y |  | 103.6 | 12-4 | 0 | 160.71 | A |  | 1628 | 1 | 0.24 | 1558 | 0 | 67 | 30 | 215 | 3:35 | 18 | 19 | 0 | 89 |  | 45.25 | 0 | 0 | N2 | 2022-02-19 18:40 | 2022-02-19 19:31 | 51 | 2022-02-19 18:24 | 67 | [12 empty] | 4 |  | 0 | 12.61 | [20 empty] | 1.364 |  |  | 0.5 | 0.5 | A | [9 empty] | 38 | 0 | 1729 | 119 | 0 | 0 | 0 | 497 | 0 | 0 | 0 | 0 | 101 | 47
2022-02-19 | A69748 | 1 | 중탄소 | SCM440 |  | Al 탈산 | B | 6 | 7 | 54300 | 85.05 | A | A | A |  | 1 | 1 |  | 1530 | 1532 | 6700 |  |  | 6700 | 66.86 | 14 | 100207 | 1620 |  | Y | 42 | 39 | [7 empty] | 조관훈 | 2 |  |  |  |  | Y |  | 97.35 | 13-1 | 0 | 217.1 | A |  | 1620 | 3 | 0.23 | 1578 | 1 | 82 | 31 | 268 | 4:28 | 15 | 15 | 71 | 0 |  | 0 |  | 700 | N2 | 2022-02-19 18:48 | 2022-02-19 19:36 | 48 | 2022-02-19 18:47 | 49 |  |  |  |  | N |  |  |  | Y | [5 empty] | 122.9 | 126.61 | [20 empty] | 0.8 |  |  | 7.43 | 0 | A | [9 empty] | 1117 | 0 | 107 | 0 | 0 | 193 | 0 | 843 | 0 | 396 | 0 | 0 | 68 | 39
2022-02-19 | B69139 | 2 | 중탄소 | SFMN438VM2 |  | Si 탈산 | B | 21 | 37 | 51000 | 101.98 | A | A |  | A | 1 |  | 1 | 1540 | 1570 | 7200 |  |  | 7200 | 78.75 | 11 | 91432 | 1646 |  | Y | 44 | 37 | [7 empty] | 임현진 | 2 |  |  |  |  | Y |  | 100.4 | 12-7 | 0 | 211.33 | A |  | 1641 | 1 | 0.29 | 1570 | 0 | 79 | 41 | 309 | 5:09 | 18 | 19 | 0 | 90 |  | 55.45 | 0 | 0 | N2 | 2022-02-19 19:58 | 2022-02-19 20:32 | 33 | 2022-02-19 19:40 | 51 |  |  |  |  | N | [7 empty] | 5 | 3.5 | 0 | 14.74 | [20 empty] | 0.867 |  |  | 0.66 | 0.66 | B | [9 empty] | 0 | 0 | 1835 | 35 | 0 | 0 | 0 | 500 | 0 | 0 | 0 | 0 | 139 | 21
2022-02-19 | A69749 | 1 | 중탄소 | SCM440 |  | Al 탈산 | B | 38 | 51 | 50300 | 88.43 | A | A | A |  | 1 | 1 |  | 1530 | 1552 | 6400 |  |  | 6400 | 62.86 | 12 | 101820 | 1628 |  | Y | 44 | 37 | [7 empty] | 조관훈 | 2 |  |  |  |  | Y |  | 106.35 | 12-10 | 0 | 158.46 | A |  | 1628 | 3 | 0.23 | 1565 | 1.5 | 69 | 31 | 262 | 4:22 | 15 | 16 | 72 | 0 |  | 0 |  | 700 | N2 | 2022-02-19 19:59 | 2022-02-19 20:40 | 41 | 2022-02-19 19:57 | 43 |  |  |  |  | N |  |  |  | Y | [5 empty] | 128.3 | 122.68 | [20 empty] | 0.99 |  |  | 0.18 | 0 | A | [9 empty] | 1321 | 0 | 200 | 0 | 0 | 182 | 0 | 644 | 0 | 425 | 0 | 0 | 45 | 29
2022-02-19 | B69140 | 2 | 중탄소 | SFMN438VM2 |  | Si 탈산 | B | 29 | 53 | 50900 | 93.97 | A | A |  | A | 1 |  | 1 | 1540 | 1537 | 7400 |  |  | 7400 | 72.13 | 12 | 102588 | 1646 |  | Y | 44 | 37 | [7 empty] | 임현진 | 2 |  |  |  |  | Y |  |  |  | 0 | 248.47 | A |  | 1641 | 1 | 0.25 | 1572 | 0 | 81 | 41 | 244 | 4:04 | 18 | 19 | 0 | 91 |  | 55.13 | 0 | 0 | N2 | 2022-02-19 20:50 | 2022-02-19 21:34 | 44 | 2022-02-19 20:34 | 60 |  |  |  |  | N | [7 empty] | 4 | 4.5 | 0 | 14.21 | [20 empty] | 1.108 |  |  | 0.65 | 0.65 | A | [9 empty] | 37 | 0 | 1696 | 104 | 0 | 0 | 0 | 399 | 0 | 0 | 0 | 0 | 100 | 43
2022-02-19 | A69750 | 1 | 중탄소 | SCM440 | TUNDISH교체전 | Al 탈산 | B | 30 | 16 | 53100 | 89.78 | A | A | A |  | 1 | 1 |  | 1530 | 1522 | 7000 |  |  | 7000 | 61.35 | 16 | 114096 | 1631 |  | Y | 42 | 34 | [7 empty] | 조관훈 | 2 |  |  |  |  | Y |  | 99.45 | 13-1 | 0 | 159.61 | A |  | 1631 | 3 | 0.23 | 1574 | 1.19 | 78 | 32 | 277 | 4:37 | 15 | 15 | 73 | 0 |  | 0 |  | 700 | N2 | 2022-02-19 21:04 | 2022-02-19 21:50 | 46 | 2022-02-19 21:04 | 46 |  |  |  |  | N |  |  |  | Y | [5 empty] | 122.95 | 162.2 | [20 empty] | 0.84 |  |  | 108.72 | 0 | A | [9 empty] | 1195 | 0 | 133 | 0 | 0 | 186 | 0 | 626 | 0 | 414 | 0 | 0 | 68 | 18
2022-02-19 | B69141 | 2 | 중탄소 | SFMN438VM2 |  | Si 탈산 | B | 37 | 69 | 50100 | 101.48 | A | A |  | A | 1 |  | 1 | 1540 | 1513 | 8100 |  |  | 8100 | 81.21 | 12 | 99744 | 1643 | 367 | Y | 48 | 43 | [7 empty] | 임현진 | 2 |  |  |  |  | Y |  | 98.3 | 11-9 | 0 | 194.75 | A |  | 1640 | 1 | 0.28 | 1566 | 1.73 | 75 | 41 | 253 | 4:13 | 18 | 18 | 0 | 92 |  | 40.29 | 0 | 0 | N2 | 2022-02-19 22:08 | 2022-02-19 22:32 | 25 | 2022-02-19 21:50 | 42 | [12 empty] | 9 |  | 0 | 11.76 | [20 empty] | 1.184 |  |  | 0.5 | 0.5 | B | [9 empty] | 47 | 0 | 1614 | 115 | 0 | 0 | 0 | 401 | 0 | 0 | 0 | 0 | 157 | 22 |  |  | 4
2022-02-19 | A69751 | 1 | 저탄소 | SCR415HM | TUNDISH교체 | Si 탈산 | B | 36 | 16 | 53800 | 88.57 | A | A | C |  | 1 | 1 |  | 1540 | 1582 | 7800 |  |  | 7800 | 92.19 | 10 | 84610 | 1669 | 361 | Y | 50 | 43 | [7 empty] | 조관훈 | 2 | [6 empty] | 103.7 | 13-6 | 0 | 174.32 | A |  | 1658 | 3 | 0.22 | 1606 | 1.37 | 94 | 32 | 265 | 4:25 | 16 | 20 | 74 | 0 |  | 0 |  | 800 | N2 | 2022-02-19 22:22 | 2022-02-19 23:13 | 53 | 2022-02-19 22:22 | 53 |  |  |  |  | Y |  |  |  | Y | [5 empty] | 0 | 275.4 | [19 empty] | 2.06 |  |  |  | 280.67 | 9.54 | A | [9 empty] | 999 | 296 | 0 | 82 | 0 | 160 | 0 | 691 | 0 | 602 | 0 | 0 | 0 | 12 |  |  |  |  | 1
2022-02-19 | B69142 | 2 | 중탄소 | SFMN438VM2 |  | Si 탈산 | B | 33 | 70 | 49150 | 101.92 | A | C |  | C | 1 |  | 1 | 1540 | 1535 | 7800 |  |  | 7800 | 76.03 | 12 | 102588 | 1648 |  | Y | 45 | 39 | [7 empty] | 임현진 | 2 | [6 empty] | 107.35 | 12-7 | 0 | 217.4 | A |  | 1641 | 1 | 0.65 | 1567 | 1.63 | 76 | 39 | 395 | 6:35 | 18 | 18 | 0 | 93 |  | 46.74 | 0 | 0 | N2 | 2022-02-19 23:12 | 2022-02-19 23:32 | 20 | 2022-02-19 22:52 | 39 | [12 empty] | 13 |  | 0 | 12.23 | [20 empty] | 1.022 |  |  | 0.65 | 0.65 | A | [9 empty] | 0 | 0 | 1862 | 61 | 0 | 0 | 0 | 601 | 0 | 0 | 0 | 0 | 169 | 36 |  |  | 4
2022-02-19 | A69752 | 1 | 저탄소 | SCR415HM |  | Si 탈산 | B | 6 | 8 | 53800 | 79.27 | A | C | C |  | 1 | 1 |  | 1540 | 1557 | 6500 |  |  | 6500 | 64.02 | 12 | 101532 | 1622 |  | N | 44 | 38 | [7 empty] | 양성호 | 2 | [6 empty] | 100.05 | 13-3 | 0 | 308.94 | A |  | 1625 | 3 | 0.2 | 1586 | 1.15 | 74 | 19 | 367 | 6:07 | 16 | 16 | 75 | 0 |  | 0 |  | 400 | N2 | 2022-02-19 23:13 | 2022-02-20 00:17 | 63 | 2022-02-19 23:11 | 65 |  |  |  |  | Y |  |  |  | Y | [5 empty] | 0 | 180.5 | [23 empty] | 295.6 | 9.54 | A | [9 empty] | 720 | 449 | 0 | 38 | 0 | 157 | 0 | 696 | 0 | 553 | 0 | 0 | 0 | 0
2022-02-19 | B69143 | 2 | 중탄소 | SFMN438VM2 | TUNDISH교체전 | Si 탈산 | B | 21 | 38 | 50950 | 124.47 | C | C |  | C | 1 |  | 1 | 1540 | 1586 | 7000 |  |  | 7000 | 71.83 | 12 | 97454 | 1635 |  | Y | 58 | 41 | [7 empty] | 추창도 | 2 |  |  |  |  | Y |  | 103.55 | 12-10 | 0 | 174.99 | A |  | 1635 | 1 | 0.31 | 1571 | 1.35 | 80 | 41 | 553 | 9:13 | 18 | 18 | 0 | 94 |  | 31.45 | 0 | 0 | N2 | 2022-02-20 00:34 | 2022-02-20 00:48 | 15 | 2022-02-20 00:09 | 39 | [12 empty] | 12 |  | 0 | 9.62 | [20 empty] | 1.427 |  |  | 1.17 | 1.17 | A | [9 empty] | 0 | 0 | 1601 | 72 | 0 | 0 | 0 | 596 | 0 | 0 | 0 | 0 | 210 | 20 |  |  | 4
2022-02-19 | A69753 | 1 | 저탄소 | SCR415HM |  | Si 탈산 | B | 38 | 52 | 49600 | 82.98 | C | C | C |  | 1 | 1 |  | 1540 | 1596 | 6100 |  |  | 6100 | 59.56 | 12 | 102420 | 1621 |  | Y | 47 | 35 | [7 empty] | 양성호 | 2 | [6 empty] | 109.85 | 13-4 | 0 | 290.74 | A |  | 1624 | 3 | 0.23 | 1587 | 1.03 | 75 | 28 | 314 | 5:14 | 18 | 18 | 76 | 0 |  | 0 |  | 800 | N2 | 2022-02-20 00:26 | 2022-02-20 01:11 | 45 | 2022-02-20 00:26 | 45 |  |  |  |  | Y |  |  |  | Y | [5 empty] | 0 | 242.16 | [23 empty] | 303.08 | 9.54 | A | [9 empty] | 1423 | 18 | 0 | 18 | 0 | 159 | 0 | 748 | 0 | 552 | 0 | 0 | 0 | 4
2022-02-19 | B69144 | 2 | 저탄소 | SCR415HM |  | Si 탈산 | B | 29 | 54 | 50850 | 99.35 | C | C |  | C | 1 |  | 1 | 1555 | 1574 | 8500 |  |  | 8500 | 55.57 | 18 | 152964 | 1647 |  | Y | 50 | 43 |  |  | A69751 | 05 | [11 empty] | 107.45 | 13-1 | 0.12 | 242.82 | A |  | 1654 | 1 | 0.28 | 1582 | 1.59 | 70 | 32 | 310 | 5:10 | 18 | 18 | 0 | 95 |  | 47.4 | 0 | 0 | N2 | 2022-02-20 01:43 | 2022-02-20 02:12 | 30 | 2022-02-20 01:32 | 40 | [12 empty] | 4 |  | 0 | 12.27 | [23 empty] | 0.34 | 0.34 | A | [9 empty] | 1094 | 247 | 0 | 1336 | 0 | 0 | 0 | 696 | 0 | 155 | 0 | 0 | 107 | 0 |  |  | 4
2022-02-19 | A69754 | 1 | 중탄소 | SM45CB | TUNDISH교체 | Si 탈산 | B | 30 | 17 | 53000 | 79.62 | C | C | C |  | 1 | 1 |  | 1530 | 1548 | 6300 |  |  | 6300 | 64.9 | 12 | 97069 | 1625 |  | Y | 44 | 32 | [7 empty] | 양성호 | 2 | [6 empty] | 98.9 | 12-10 | 0 | 238.12 | A |  | 1627 | 3 | 0.23 | 1581 | 1.28 | 88 | 31 | 289 | 4:49 | 14 | 20 | 77 | 0 |  | 0 |  | 600 | N2 | 2022-02-20 01:27 | 2022-02-20 02:14 | 47 | 2022-02-20 01:26 | 47 |  |  |  |  | N |  |  |  | Y | [5 empty] | 0 | 265.26 | [19 empty] | 1.59 |  |  |  | 307.42 | 9.54 | A | [9 empty] | 0 | 0 | 616 | 0 | 0 | 182 | 0 | 752 | 0 | 551 | 0 | 0 | 86 | 20 |  |  |  |  | 1
2022-02-19 | A69755 | 1 | 중탄소 | SM45CB |  | Si 탈산 | B | 36 | 17 | 53400 | 67.63 | C | C | C |  | 1 | 1 |  | 1530 | 1569 | 4400 |  |  | 4400 | 47.14 | 11 | 93346 | 1609 |  | Y | 40 | 28 | [7 empty] | 양성호 | 2 | [6 empty] | 99.2 | 12-10 | 0 | 223.61 | A |  | 1605 | 3 | 0.23 | 1572 | 1.18 | 79 | 10 | 308 | 5:08 | 14 | 15 | 78 | 0 |  | 0 |  | 700 | N2 | 2022-02-20 02:14 | 2022-02-20 03:13 | 59 | 2022-02-20 02:14 | 60 |  |  |  |  | N |  |  |  | Y | [5 empty] | 0 | 193.52 | [23 empty] | 314.14 | 9.54 | A | [9 empty] | 0 | 0 | 597 | 0 | 0 | 164 | 0 | 753 | 0 | 545 | 0 | 0 | 83 | 15
2022-02-19 | B69145 | 2 | 저탄소 | 16MNCR5H | 유사강종연연주 | Al 탈산 | B | 37 | 70 | 50250 | 100.38 | C | C |  | C | 1 |  | 1 | 1555 | 1549 | 7100 |  |  | 7100 | 139.86 | 6 | 50766 | 1641 |  | Y | 47 | 41 |  |  | A69752 | 04 |  |  |  | 추창도 | 2 |  |  |  |  | Y |  | 107.25 | 12-7 | 0 | 234.53 | A |  | 1639 | 1 | 0.31 | 1578 | 1.47 | 66 | 30 | 258 | 4:18 | 16 | 17 | 0 | 96 |  | 42.98 | 0 | 0 | N2 | 2022-02-20 02:58 | 2022-02-20 03:14 | 16 | 2022-02-20 02:42 | 33 | [12 empty] | 3 |  | 0 | 10.86 | [23 empty] | 0.37 | 0.37 | A | [9 empty] | 0 | 1157 | 950 | 361 | 0 | 420 | 0 | 1197 | 0 | 413 | 0 | 0 | 0 | 34
2022-02-19 | A69756 | 1 | 중탄소 | SM45CB |  | Si 탈산 | B | 6 | 9 | 53700 | 69.02 | C | C | C |  | 1 | 1 |  | 1530 | 1550 | 5000 |  |  | 5000 | 53.96 | 11 | 92659 | 1606 |  | Y | 41 | 29 | [7 empty] | 양성호 | 2 | [6 empty] | 96.8 | 12-10 | 0 | 219.85 | A |  | 1602 | 3 | 0.23 | 1564 | 1.41 | 71 | 25 | 279 | 4:39 | 14 | 15 | 79 | 0 |  | 0 |  | 800 | N2 | 2022-02-20 03:25 | 2022-02-20 04:17 | 52 | 2022-02-20 03:24 | 53 |  |  |  |  | N |  |  |  | Y | [5 empty] | 0 | 194.71 | [23 empty] | 321.2 | 9.54 | A | [9 empty] | 0 | 0 | 627 | 0 | 0 | 171 | 0 | 749 | 0 | 550 | 0 | 0 | 85 | 28
2022-02-19 | B69146 | 2 | 저탄소 | 16MNCR5H |  | Al 탈산 | B | 33 | 71 | 49100 | 120.72 | C | C |  | C | 1 |  | 1 | 1555 | 1536 | 8000 |  |  | 8000 | 94.55 | 10 | 84610 | 1640 |  | Y | 53 | 39 |  |  | A69753 | 04 |  |  |  | 추창도 | 2 |  |  |  |  | Y |  | 106.9 | 12-7 | 0.01 | 149.8 | A |  | 1633 | 1 | 0.28 | 1579 | 1.4 | 67 | 28 | 246 | 4:06 | 16 | 16 | 0 | 97 |  | 72.79 | 0 | 0 | N2 | 2022-02-20 04:19 | 2022-02-20 04:22 | 3 | 2022-02-20 03:46 | 36 | [12 empty] | 3 |  | 0 | 14.62 | [23 empty] | 0.28 | 0.28 | A | [9 empty] | 40 | 1095 | 870 | 487 | 0 | 318 | 0 | 900 | 0 | 360 | 0 | 0 | 0 | 21
2022-02-19 | A69757 | 1 | 중탄소 | SM45CB |  | Si 탈산 | B | 38 | 53 | 50000 | 71.73 | C | C | C |  | 1 | 1 |  | 1530 | 1557 | 4900 |  |  | 4900 | 32.04 | 18 | 152946 | 1607 |  | Y | 41 | 26 | [7 empty] | 양성호 | 2 | [8 empty] | 0 | 44.37 | A |  | 1597 | 3 | 0.23 | 1569 | 0.97 | 76 | 27 | 284 | 4:44 | 14 | 15 | 80 | 0 |  | 0 |  | 800 | N2 | 2022-02-20 04:31 | 2022-02-20 05:21 | 50 | 2022-02-20 04:29 | 52 |  |  |  |  | N |  |  |  | Y | [5 empty] | 0 | 205.52 | [23 empty] | 26.14 | 0 | A | [9 empty] | 0 | 0 | 618 | 0 | 0 | 168 | 0 | 748 | 0 | 552 | 0 | 0 | 84 | 10
2022-02-19 | B69147 | 2 | 저탄소 | 16MNCR5H |  | Al 탈산 | B | 21 | 39 | 51050 | 116.7 | C | C |  | C | 1 |  | 1 | 1555 | 1529 | 9600 |  |  | 9600 | 94.55 | 12 | 101532 | 1646 |  | Y | 55 | 46 |  |  | B69144 | 04 |  |  |  | 추창도 | 2 |  |  |  |  | Y |  | 107.45 | 13-4 | 0 | 272.89 | A |  | 1664 | 1 | 0.39 | 1596 | 1.45 | 84 | 37 | 394 | 6:34 | 16 | 16 | 0 | 98 |  | 56.45 | 0 | 0 | N2 | 2022-02-20 05:21 | 2022-02-20 05:29 | 9 | 2022-02-20 04:58 | 31 |  |  |  |  | Y | [7 empty] | 3 |  | 0 | 14.17 | [23 empty] | 0.4 | 0.4 | A | [9 empty] | 53 | 1143 | 811 | 576 | 0 | 305 | 0 | 907 | 0 | 357 | 0 | 0 | 0 | 12
2022-02-19 | B69148 | 2 | 저탄소 | 16MNCR5H |  | Al 탈산 | B | 29 | 55 | 50900 | 95.98 | C | C |  | C | 1 |  | 1 | 1555 | 1539 | 7800 |  |  | 7800 | 76.82 | 12 | 101532 | 1635 |  | Y | 46 | 39 | [15 empty] | 103.3 | 12-6 | 0 | 167.83 | A |  | 1641 | 1 | 0.36 | 1583 | 1.42 | 71 | 28 | 253 | 4:13 | 16 | 17 | 0 | 99 |  | 87.16 | 0 | 0 | N2 | 2022-02-20 06:08 | 2022-02-20 06:37 | 29 | 2022-02-20 05:56 | 41 | [12 empty] | 2 |  | 0 | 19.58 | [23 empty] | 0.22 | 0.22 | A | [9 empty] | 40 | 1187 | 731 | 693 | 0 | 272 | 0 | 807 | 0 | 408 | 0 | 0 | 0 | 24
2022-02-19 | A69758 | 1 | 중탄소 | SM45C |  | Si 탈산 | B | 30 | 18 | 52900 | 70.28 | C | C | C |  | 1 | 1 |  | 1530 | 1548 | 4600 |  |  | 4600 | 90.14 | 6 | 51032 | 1601 |  | Y | 41 | 30 | [7 empty] | 양성호 | 3 | [6 empty] | 98 | 12-9 | 0 | 140.86 | A |  | 1596 | 3 | 0.25 | 1556 | 1.38 | 63 | 20 | 327 | 5:27 | 15 | 15 | 81 | 0 |  | 0 |  | 600 | N2 | 2022-02-20 05:46 | 2022-02-20 06:28 | 42 | 2022-02-20 05:45 | 42 |  |  |  |  | N |  |  |  | Y | [5 empty] | 0 | 189.62 | [23 empty] | 35.47 | 0 | A | [9 empty] | 0 | 0 | 666 | 0 | 0 | 184 | 0 | 496 | 0 | 398 | 0 | 0 | 0 | 19
2022-02-19 | B69149 | 2 | 저탄소 | 16MNCR5H | 잔강최소화전 | Al 탈산 | B | 37 | 71 | 50350 | 105.8 | C | D |  | D | 1 |  | 2 | 1555 | 1553 | 7000 |  |  | 7000 | 64.13 | 14 | 109152 | 1638 |  | Y | 46 | 38 | [15 empty] | 104.35 | 12-4 | 0 | 240.34 | A |  | 1654 | 1 | 1000 | 1585 | 1.22 | 73 | 36 | 387 | 6:27 | 16 | 22 | 0 | 100 | 200 | 148.73 | 0 | 0 | N2 | 2022-02-20 07:22 | 2022-02-20 07:44 | 22 | 2022-02-20 07:10 | 34 |  |  |  |  | Y | [7 empty] | 2 | 4.5 | 0 | 43.42 | [23 empty] | 0.21 | 0.21 | A | [9 empty] | 1020 | 323 | 0 | 585 | 0 | 335 | 0 | 1002 | 0 | 206 | 0 | 0 | 0 | 0
2022-02-19 | A69759 | 1 | 중탄소 | SM45C |  | Si 탈산 | B | 36 | 18 | 53100 | 72.53 | C | D | D |  | 1 | 1 |  | 1530 | 1562 | 4800 |  |  | 4800 | 51.23 | 12 | 93688 | 1610 |  | Y | 39 | 24 | [7 empty] | 양성호 | 2 | [6 empty] | 97.35 | 12-8 | 0 | 176.25 | A |  | 1608 | 3 | 0.21 | 1569 | 1.15 | 76 | 28 | 264 | 4:24 | 15 | 15 | 82 | 0 |  | 0 |  | 600 | N2 | 2022-02-20 06:52 | 2022-02-20 07:32 | 40 | 2022-02-20 06:52 | 41 |  |  |  |  | N |  |  |  | Y | [5 empty] | 0 | 216.18 | [23 empty] | 36.86 | 0 | A | [9 empty] | 0 | 0 | 759 | 10 | 0 | 137 | 0 | 652 | 0 | 493 | 0 | 0 | 53 | 30
2022-02-20 | B69150 | 2 | 저탄소 | 16MNCRS5HS | 잔강최소화 | Si 탈산 | B | 33 | 72 | 49000 | 104.58 | D | D |  | D | 1 |  | 1 | 1555 | 1550 | 8200 |  |  | 8200 | 80.76 | 12 | 101532 | 1660 |  | Y | 49 | 42 | [7 empty] | 김규완 | 2 |  |  |  |  | Y |  | 97.8 | 11-8 | 0 | 279.76 | A |  | 1663 | 1 | 0.54 | 1593 | 1.66 | 83 | 20 | 320 | 5:20 | 16 | 17 | 0 | 101 |  | 140.72 | 0 | 0 | N2 | 2022-02-20 08:25 | 2022-02-20 08:48 | 41 | 2022-02-20 08:07 | 59 |  |  |  |  | N | [7 empty] | 3 | 5 | 0 | 32.16 | [23 empty] | 0.42 | 0.42 | A | [9 empty] | 1255 | 196 | 0 | 345 | 0 | 0 | 0 | 901 | 0 | 0 | 0 | 0 | 0 | 0
2022-02-20 | A69760 | 1 | 중탄소 | SM45C |  | Si 탈산 | B | 6 | 10 | 53400 | 71.22 | D | D | D |  | 1 | 1 |  | 1530 | 1582 | 4300 |  |  | 4300 | 29.63 | 18 | 145103 | 1622 |  | Y | 39 | 20 | [7 empty] | 김덕진 | 2 | [8 empty] | 0 | 159.14 | A |  | 1614 | 3 | 0.22 | 1570 | 1.42 | 77 | 29 | 254 | 4:14 | 15 | 15 | 83 | 0 |  | 0 |  | 600 | N2 | 2022-02-20 07:58 | 2022-02-20 08:38 | 40 | 2022-02-20 07:56 | 42 |  |  |  |  | N |  |  |  | Y | [5 empty] | 0 | 200.2 | [23 empty] | 45.2 | 0 | A | [9 empty] | 0 | 0 | 726 | 22 | 0 | 128 | 0 | 496 | 0 | 397 | 0 | 0 | 0 | 21
2022-02-20 | B69151 | 2 | 저탄소 | 16MNCRS5HS | 연주종료 | Si 탈산 | B | 21 | 40 | 51100 | 93.28 | D | D |  | D | 1 |  | 1 | 1555 | 1553 | 7400 |  |  | 7400 | 230.36 | 4 | 32123 | 1638 |  | Y | 42 | 38 | [7 empty] | 김규완 | 2 |  |  |  |  | Y |  | 102.9 | 12-9 | 0 | 238.78 | A |  | 1650 | 1 | 0.46 | 1582 | 1.71 | 72 | 32 | 305 | 5:05 | 16 | 17 | 0 | 102 |  | 108.93 | 0 | 0 | N2 | 2022-02-20 09:17 | 2022-02-20 10:02 | 45 | 2022-02-20 08:59 | 63 |  |  |  |  | N | [7 empty] | 3 | 4.5 | 0 | 23.6 | [23 empty] | 0.39 | 0.39 | A | [9 empty] | 1151 | 276 | 0 | 93 | 0 | 0 | 0 | 801 | 0 | 0 | 0 | 0 | 98 | 0
2022-02-20 | A69761 | 1 | 중탄소 | SM45CM |  | Al 탈산 | B | 38 | 54 | 49700 | 79.33 | D | D | D |  | 1 | 1 |  | 1530 | 1519 | 5800 |  |  | 5800 | 112.18 | 6 | 51702 | 1597 |  | Y | 46 | 27 | [7 empty] | 김덕진 | 2 | [6 empty] | 96.85 | 11-10 | 0.18 | 294.9 | A |  | 1597 | 3 | 0.22 | 1562 | 1.06 | 70 | 31 | 267 | 4:27 | 15 | 15 | 84 | 0 |  | 0 |  | 600 | N2 | 2022-02-20 09:10 | 2022-02-20 09:43 | 33 | 2022-02-20 09:10 | 33 |  |  |  |  | N |  |  |  | Y | [5 empty] | 0 | 213.88 | [23 empty] | 46.7 | 0 | A | [9 empty] | 130 | 21 | 1023 | 0 | 0 | 125 | 0 | 592 | 0 | 396 | 0 | 0 | 132 | 0
2022-02-20 | B69152 | 2 | 저탄소 | 16MNCRS5HS | 연주종료 | Si 탈산 | B | 21 | 41 | 51000 | 139.37 | D | A |  | A | 2 |  | 2 | 1555 | 1504 | 11200 | 9500 |  | 20700 | 326.39 | 8 | 63421 | 1667 |  | Y | 81 | 53 | 연주 중단으로 래들교체 후 재작업 C %오버 예상으로 6톤 이월(A69767) | Y | [5 empty] | 김규완 | 2 | [6 empty] | 98.2 | 12-4 | 0 | 264.98 | A |  | 1655 | 1 | 0.43 | 1582 | 1.59 | 72 | 33 | 351 | 5:51 | 16 | 16 | 0 | 105 | 150 | 93.52 | 0 | 0 | N2 | 2022-02-20 15:50 | 2022-02-20 16:11 | 20 | 2022-02-20 15:29 | 42 |  |  |  |  | N | [7 empty] | 4 | 4 | 0 | 20.88 | [20 empty] | 1.62 | Y |  | 0.56 | 0.56 | B | [9 empty] | 1127 | 584 | 0 | 642 | 0 | 0 | 0 | 701 | 0 | 0 | 0 | 0 | 100 | 7 |  |  | 6
2022-02-20 | A69762 | 1 | 중탄소 | SM45CM | TUNDISH교체전 | Al 탈산 | B | 30 | 19 | 53000 | 73.77 | D | D | D |  | 1 | 1 |  | 1530 | 1562 | 5000 |  |  | 5000 | 63.48 | 10 | 78770 | 1593 | 360 | Y | 42 | 81 | [15 empty] | 97.4 | 12-8 | 0 | 195.95 | A |  | 1601 | 3 | 0.21 | 1565 | 1.16 | 73 | 36 | 258 | 4:18 | 15 | 15 | 85 | 0 |  | 0 |  | 600 | N2 | 2022-02-20 10:16 | 2022-02-20 10:41 | 25 | 2022-02-20 10:15 | 27 |  |  |  |  | N |  |  |  | Y | [5 empty] | 0 | 199.21 | [23 empty] | 48.08 | 0 | B | [9 empty] | 118 | 0 | 1009 | 0 | 0 | 128 | 0 | 801 | 0 | 398 | 0 | 0 | 294 | 0
2022-02-20 | A69763 | 1 | 저탄소 | LF2M2 | TUNDISH교체 | Al 탈산 | B | 36 | 19 | 53100 | 74.38 | D | D | D |  | 1 | 1 |  | 1540 | 1620 | 4800 |  |  | 4800 | 50.22 | 13 | 95588 | 1640 |  | Y | 39 | 23 | [7 empty] | 김덕진 | 2 |  | Y |  |  |  |  | 100.05 | 13-1 | 104.34 | 11.55 | A |  | 1647 | 3 | 0.22 | 1603 | 1.33 | 90 | 32 | 237 | 3:57 | 18 | 20 | 86 | 0 |  | 0 |  | 450 | AR | 2022-02-20 11:18 | 2022-02-20 12:04 | 46 | 2022-02-20 11:15 | 48 |  |  |  |  | N |  |  |  | Y | [5 empty] | 114.73 | 46.57 | [19 empty] | 2.03 |  |  |  | 0.02 | 0 | A | [9 empty] | 0 | 0 | 1314 | 33 | 0 | 152 | 0 | 742 | 0 | 398 | 0 | 0 | 109 | 18 |  |  | 8 |  | 1
2022-02-20 | B69153 | 2 | 저탄소 | 16MNCRS5HS | 연주시작 | Si 탈산 | B | 37 | 72 | 49800 | 95.5 | D | D |  | D | 2 |  | 1 | 1555 | 1576 | 6100 | 8000 |  | 14100 | 142.11 | 12 | 99222 | 1696 |  | Y | 56 | 29 |  | Y | [5 empty] | 김규완 | 2 | [6 empty] | 95.2 | 11-5 | 0 | 164.18 | A |  | 1691 | 1 | 0.67 | 1619 | 1.89 | 109 | 53 | 412 | 6:52 | 16 | 17 | 0 | 104 |  | 103.32 |  | 0 | N2 | 2022-02-20 13:11 | 2022-02-20 14:01 | 50 | 2022-02-20 13:09 | 52 |  |  |  |  | N | [8 empty] | 5 | 0 | 22.03 | [19 empty] | 1.99 | [5 empty] | A | [9 empty] | 1123 | 370 | 0 | 358 | 0 | 0 | 0 | 803 | 0 | 0 | 0 | 0 | 100 | 0 |  |  | 5 |  | 1
2022-02-20 | A69764 | 1 | 저탄소 | LF2M2 |  | Al 탈산 | B | 6 | 11 | 53600 | 81.43 | D | D | D |  | 1 | 1 |  | 1540 | 1557 | 5600 |  |  | 5600 | 61.92 | 13 | 90442 | 1617 |  | Y | 40 | 26 | [7 empty] | 김덕진 | 2 |  | Y |  |  | N |  | 98.25 | 13-1 | 201.51 | 0 | A |  | 1617 | 3 | 0.22 | 1590 | 0.69 | 77 | 33 | 235 | 3:55 | 18 | 19 | 87 | 0 |  | 0 |  | 450 | AR | 2022-02-20 12:27 | 2022-02-20 13:04 | 37 | 2022-02-20 12:25 | 39 |  |  |  |  | N |  |  |  | Y | [5 empty] | 106.16 | 90.09 | [23 empty] | 0.37 | 0 | A | [9 empty] | 0 | 0 | 1222 | 38 | 0 | 148 | 0 | 950 | 0 | 250 | 0 | 0 | 152 | 9
2022-02-20 | B69154 | 2 | 저탄소 | 16MNCRS5HS |  | Si 탈산 | B | 33 | 73 | 48800 | 109.92 | D | D |  | A | 2 |  | 1 | 1555 | 1514 | 9200 | 0 |  | 9200 | 108.73 | 10 | 84610 | 1680 |  | Y | 58 | 44 | B69151연주 슬라이드게이트 레벨감소로 40톤 내려옴 | Y | B69151 | 40 |  |  |  | 김규완 | 2 | [6 empty] | 96.25 | 11-6 | 0 | 135.32 | A |  | 1667 | 1 | 0.46 | 1595 | 1.76 | 85 | 43 | 351 | 5:51 | 16 | 17 | 0 | 105 |  | 61.9 | 0 | 0 | N2 | 2022-02-20 14:22 | 2022-02-20 15:09 | 47 | 2022-02-20 14:04 | 65 |  |  |  |  | N | [7 empty] | 4 | 5 | 0 | 14.73 | [23 empty] | 0.55 | 0.55 | A | [9 empty] | 0 | 733 | 0 | 268 | 0 | 203 | 0 | 1008 | 0 | 206 | 0 | 0 | 97 | 34
2022-02-20 | A69765 | 1 | 저탄소 | LF2M2 |  | Al 탈산 | B | 38 | 55 | 49700 | 71.6 | D | D | D |  | 1 | 1 |  | 1540 | 1600 | 4200 |  |  | 4200 | 40.53 | 14 | 103620 | 1612 |  | Y | 39 | 20 | [7 empty] | 김덕진 | 2 | [6 empty] | 108.75 | 13-2 | 124.2 | 0 | A |  | 1612 | 3 | 0.22 | 1582 | 0.91 | 69 | 26 | 247 | 4:07 | 18 | 19 | 88 | 0 |  | 0 |  | 450 | AR | 2022-02-20 13:25 | 2022-02-20 14:04 | 39 | 2022-02-20 13:24 | 40 |  |  |  |  | N |  |  |  | Y | [5 empty] | 105.33 | 53.83 | [23 empty] | 1.19 | 0 | A | [9 empty] | 0 | 0 | 1430 | 27 | 0 | 206 | 0 | 593 | 0 | 299 | 0 | 0 | 0 | 15
2022-02-20 | A69766 | 1 | 저탄소 | LF2M2 |  | Al 탈산 | B | 30 | 20 | 52900 | 76.38 | D | A | A |  | 1 | 1 |  | 1540 | 1577 | 5500 |  |  | 5500 | 53.62 | 14 | 102582 | 1620 |  | Y | 46 | 31 | [15 empty] | 105.3 | 13-6 | 90.62 | 0 | A |  | 1620 | 3 | 0.23 | 1583 | 1.23 | 70 | 24 | 243 | 4:03 | 18 | 18 | 89 | 0 |  | 0 |  | 500 | AR | 2022-02-20 14:33 | 2022-02-20 15:14 | 41 | 2022-02-20 14:32 | 42 |  |  |  |  | N |  |  |  | Y | [5 empty] | 106.81 | 44.76 | [23 empty] | 2.55 | 0 | A | [9 empty] | 0 | 0 | 546 | 60 | 0 | 166 | 0 | 679 | 0 | 394 | 0 | 0 | 0 | 9
2022-02-20 | A69767 | 1 | 저탄소 | LF2M2 |  | Al 탈산 | B | 36 | 20 | 53100 | 98.57 | A | A | A |  | 1 | 1 |  | 1540 | 1547 | 7800 |  |  | 7800 | 77.78 | 14 | 100288 | 1635 |  | Y | 63 | 40 | [15 empty] | 94.05 | 12-4 | 202.25 | 0 | A |  | 1635 | 3 | 0.23 | 1580 | 1.53 | 67 | 32 | 265 | 4:25 | 18 | 18 | 90 | 0 |  | 0 |  | 800 | AR | 2022-02-20 16:07 | 2022-02-20 16:25 | 17 | 2022-02-20 16:07 | 17 |  |  |  |  | N |  |  |  | Y | [5 empty] | 151.29 | 78.2 | [23 empty] | 10.76 | 0 | A | [9 empty] | 0 | 0 | 146 | 81 | 0 | 147 | 0 | 1688 | 0 | 910 | 0 | 0 | 264 | 6
2022-02-20 | B69155 | 2 | 저탄소 | LF2M2 |  | Al 탈산 | B | 29 | 57 | 51200 | 99.58 | A | A |  | A | 1 |  | 1 | 1555 | 1530 | 7600 |  |  | 7600 | 80.23 | 13 | 94727 | 1660 |  | Y | 48 | 38 | [7 empty] | 임현진 | 2 |  |  |  |  | Y |  |  |  | 167.92 | 0 | A |  | 1656 | 1 | 0.33 | 1589 | 1.56 | 76 | 36 | 889 | 14:49 | 18 | 19 | 0 | 106 |  | 27.96 | 0 | 0 | AR | 2022-02-20 16:57 | 2022-02-20 17:27 | 30 | 2022-02-20 16:48 | 39 | [14 empty] | 11.48 | 0 | [23 empty] | 0 | 0 | A | [9 empty] | 0 | 0 | 692 | 90 | 0 | 102 | 0 | 651 | 0 | 206 | 0 | 0 | 102 | 47
2022-02-20 | A69768 | 1 | 고탄소 | P-AE1055LS | 연주시작 | Al 탈산 | B | 38 | 57 | 52900 | 161.48 | A | C | C |  | 2 | 2 |  | 1520 | 1479 | 11000 | 5900 |  | 16900 | 210.26 | 10 | 80378 | 1623 |  | Y | 100 | 61 |  | Y | [5 empty] | 조관훈 | 2 |  |  |  |  | Y |  | 102.45 | 12-5 | 0 | 451.84 | A |  | 1619 | 3 | 0.2 | 1573 | 0.75 | 88 | 43 | 294 | 4:54 | 25 | 25 | 95 | 0 |  | 0 |  | 400 | N2 | 2022-02-20 23:55 | 2022-02-21 00:09 | 16 | 2022-02-20 23:54 | 17 |  |  |  |  | Y |  |  |  | Y | [5 empty] | 0 | 301.43 | [19 empty] | 1.74 |  |  |  | 37.55 | 8.07 | A |  |  | 11.651 | 24.791 | 52.241 | 0.339 | 4.483 | 2.107 | 1521.56 | 40 | 0 | 972 | 14 | 0 | 167 | 0 | 1592 | 0 | 792 | 0 | 0 | 222 | 76 |  |  |  | 0 | 1
2022-02-20 | B69156 | 2 | 저탄소 | LF2M2 |  | Al 탈산 | B | 37 | 73 | 49750 | 102.82 | A | A |  | A | 1 |  | 1 | 1555 | 1537 | 7500 |  |  | 7500 | 75.37 | 13 | 99510 | 1653 |  | Y | 46 | 38 | [7 empty] | 임현진 | 2 |  |  |  |  | N |  | 104.35 | 12-4 | 179.37 | 0 | A |  | 1644 | 1 | 0.3 | 1570 | 1.63 | 57 | 25 | 241 | 4:01 | 18 | 22 | 0 | 107 |  | 22.56 | 0 | 0 | AR | 2022-02-20 18:05 | 2022-02-20 18:32 | 27 | 2022-02-20 17:47 | 45 | [12 empty] | 11 |  | 8.66 | 0 | [23 empty] | 0.55 | 0.55 | A | [9 empty] | 0 | 0 | 785 | 79 | 0 | 351 | 0 | 844 | 0 | 206 | 0 | 0 | 101 | 36 |  |  | 4
2022-02-20 | A69769 | 1 | 중탄소 | SM45CB | TUNDISH교체 | Si 탈산 | B | 21 | 42 | 49400 | 161.35 | A | A | C |  | 3 | 1 |  | 1530 | 1557 | 8900 | 4100 | 0 | 13000 | 130.75 | 12 | 99424 | 1680 | 359 | Y | 84 | 46 | 레들교체 | Y | [15 empty] | 28.3 | 336.41 | A |  | 1637 | 3 | 0.24 | 1579 | 0.78 | 86 | 49 | 401 | 6:41 | 14 | 20 | 94 | 0 |  | 0 |  | 300 | N2 | 2022-02-20 22:15 | 2022-02-20 23:23 | 68 | 2022-02-20 22:12 | 71 | [14 empty] | 13.69 | 392.95 | [19 empty] | 1.64 |  |  |  | 34.21 | 8.07 | B | [9 empty] | 0 | 0 | 659 | 0 | 0 | 194 | 0 | 893 | 0 | 593 | 0 | 0 | 67 | 53 |  |  |  |  | 1
2022-02-20 | A69770 | 1 | 저탄소 | LF2M2 |  | Al 탈산 | B | 30 | 21 | 53250 | 89.13 | A | A | A |  | 1 | 1 |  | 1540 | 1581 | 5700 |  |  | 5700 | 53.32 | 15 | 106910 | 1618 |  | Y | 43 | 29 | B6915210톤 처리 | [6 empty] | 조관훈 | 2 |  |  |  |  | Y |  | 110.85 | 14-2 | 125.55 | 0 | A |  | 1618 | 3 | 0.24 | 1578 | 1.18 | 65 | 19 | 219 | 3:39 | 18 | 18 | 99 | 0 |  | 0 |  | 500 | AR | 2022-02-20 19:08 | 2022-02-20 19:40 | 32 | 2022-02-20 18:55 | 44 |  |  |  |  | N |  |  |  | Y | [5 empty] | 11.16 | 500 | [23 empty] | 17.55 | 8.07 | B | [9 empty] | 0 | 0 | 486 | 626 | 0 | 127 | 0 | 895 | 0 | 797 | 0 | 0 | 97 | 5
2022-02-20 | A69771 | 1 | 저탄소 | LF2M2 |  | Al 탈산 | B | 36 | 21 | 52800 | 62.45 | A | A | A |  | 1 | 1 |  | 1540 | 1568 | 5000 |  |  | 5000 | 45.94 | 14 | 108845 | 1620 |  | Y | 36 | 26 | B69152 12톤 처리 | [6 empty] | 조관훈 | 2 |  |  |  |  | Y |  |  |  | 136.28 | 0 | A |  | 1620 | 3 | 0.24 | 1588 | 1.23 | 75 | 20 | 274 | 4:34 | 18 | 18 | 93 | 0 |  | 0 |  | 600 | AR | 2022-02-20 19:56 | 2022-02-20 20:50 | 54 | 2022-02-20 19:56 | 54 | [14 empty] | 119.13 | 13.74 | [23 empty] | 18.79 | 8.07 | B | [9 empty] | 0 | 0 | 810 | 412 | 0 | 203 | 0 | 497 | 0 | 398 | 0 | 0 | 0 | 29
2022-02-20 | B69157 | 2 | 저탄소 | LF2M2 | TUNDISH교체전 | Al 탈산 | B | 33 | 74 | 48300 | 105.87 | A | A |  | A | 1 |  | 1 | 1555 | 1531 | 11600 |  |  | 11600 | 113.29 | 14 | 102393 | 1674 | 364 | Y | 47 | 45 | 연주 중단으로 잔강 5톤합탕 |  | B69152 | 5 |  |  |  | 임현진 | 2 |  | Y |  |  | N |  | 102.8 | 12-2 | 206.82 | 0 | A |  | 1660 | 1 | 0.56 | 1587 | 1.59 | 74 | 35 | 414 | 6:54 | 18 | 18 | 0 | 108 |  | 28.29 | 0 | 0 | AR | 2022-02-20 21:30 | 2022-02-20 21:59 | 28 | 2022-02-20 21:10 | 49 | [12 empty] | 3 |  | 9.58 | 0 | [23 empty] | 0.17 | 0.17 | A | [9 empty] | 0 | 0 | 752 | 101 | 0 | 402 | 0 | 1394 | 0 | 105 | 0 | 0 | 53 | 22 |  |  | 4
2022-02-20 | A69772 | 1 | 중탄소 | SM45CB |  | Si 탈산 | B | 29 | 58 | 50900 | 171.88 | A | C |  | C | 2 |  | 1 | 1530 | 1546 | 8900 | 0 |  | 8900 | 95.36 | 11 | 93335 | 1615 |  | Y | 80 | 50 |  | Y | [13 empty] | 88.8 | 11-1 | 0 | 258.43 | A |  | 1632 | 1 | 0.4 | 1570 | 1.29 | 77 | 36 | 374 | 6:14 | 14 | 15 | 0 | 109 | 30 | 71.61 | 0 | 0 | N2 | 2022-02-21 00:06 | 2022-02-21 00:33 | 27 | 2022-02-20 23:12 | 82 | [12 empty] | 16 |  | 0 | 15.26 | [23 empty] | 1.67 | 1.67 | A | [9 empty] | 0 | 0 | 0 | 35 | 0 | 157 | 0 | 1800 | 0 | 904 | 0 | 0 | 231 | 66
2022-02-20 | B69158 | 2 | 중탄소 | SM45CB |  | Si 탈산 | B | 37 | 74 | 49800 | 122.18 | C | C |  | C | 1 |  | 1 | 1540 | 1516 | 8100 |  |  | 8100 | 83.12 | 13 | 97451 | 1640 |  | Y | 51 | 43 | [7 empty] | 추창도 | 2 |  |  |  |  | Y |  |  |  | 0 | 298.43 | A |  | 1613 | 1 | 0.33 | 1554 | 0.87 | 61 | 29 | 319 | 5:19 | 14 | 14 | 0 | 110 |  | 43.71 | 0 | 0 | N2 | 2022-02-21 01:18 | 2022-02-21 01:35 | 17 | 2022-02-21 01:01 | 34 |  |  |  |  | N | [7 empty] | 1 | 5 | 0 | 12.39 | [23 empty] | 0.18 | 0.18 | A | [9 empty] | 0 | 0 | 265 | 23 | 0 | 154 | 0 | 830 | 0 | 407 | 0 | 0 | 58 | 30
2022-02-20 | A69773 | 1 | 고탄소 | P-AE1055LS |  | Al 탈산 | B | 30 | 22 | 53000 | 86.02 | C | C | C |  | 1 | 1 |  | 1520 | 1533 | 6100 |  |  | 6100 | 60.08 | 12 | 101532 | 1599 |  | Y | 43 | 36 | [7 empty] | 양성호 | 2 | [6 empty] | 101.05 | 13-1 | 0 | 239.87 | A |  | 1598 | 3 | 0.22 | 1549 | 1.14 | 64 | 28 | 260 | 4:20 | 25 | 25 | 96 | 0 |  | 0 |  | 600 | N2 | 2022-02-21 00:49 | 2022-02-21 01:16 | 27 | 2022-02-21 00:48 | 27 |  |  |  |  | Y |  |  |  | Y | [5 empty] | 0 | 276.23 | [23 empty] | 43.62 | 8.07 | A |  |  | 7.425 | 27.744 | 52.864 | 0.299 | 7.119 | 1.905 | 1560.93 | 53 | 19 | 926 | 68 | 0 | 199 | 0 | 753 | 0 | 552 | 0 | 0 | 96 | 25 |  |  |  | 0
2022-02-20 | A69774 | 1 | 고탄소 | P-AE1055LS |  | Al 탈산 | B | 36 | 22 | 53400 | 84.83 | C | C | C |  | 1 | 1 |  | 1520 | 1513 | 6400 |  |  | 6400 | 63.03 | 12 | 101532 | 1601 |  | Y | 43 | 36 | [7 empty] | 양성호 | 2 | [6 empty] | 99.7 | 12-10 | 0 | 206.79 | A |  | 1593 | 3 | 0.22 | 1547 | 1.1 | 62 | 23 | 265 | 4:25 | 25 | 25 | 97 | 0 |  | 0 |  | 350 | N2 | 2022-02-21 02:01 | 2022-02-21 02:18 | 17 | 2022-02-21 02:01 | 18 | [14 empty] | 0 | 191.16 | [23 empty] | 47.64 | 8.07 | A |  |  | 6.906 | 28.053 | 53.705 | 0.136 | 7.776 | 1.914 | 1700.39 | 50 | 16 | 896 | 48 | 0 | 187 | 0 | 907 | 0 | 642 | 0 | 0 | 97 | 41 |  |  |  | 0
2022-02-20 | B69159 | 2 | 중탄소 | SM45CB |  | Si 탈산 | B | 6 | 13 | 53600 | 122.4 | C | C |  | C | 1 |  | 1 | 1540 | 1520 | 9200 |  |  | 9200 | 99.33 | 12 | 92624 | 1618 |  | Y | 53 | 48 | [7 empty] | 추창도 | 2 |  |  |  |  | Y |  | 103 | 13-6 | 0.01 | 224.32 | A |  | 1630 | 1 | 0.44 | 1574 | 1.17 | 81 | 39 | 371 | 6:11 | 14 | 16 | 0 | 111 | 300 | 143.85 | 0 | 0 | N2 | 2022-02-21 02:43 | 2022-02-21 02:40 | -3 | 2022-02-21 02:15 | 25 | [12 empty] | 1 |  | 0 | 33.47 | [23 empty] | 0.11 | 0.11 | A | [9 empty] | 0 | 0 | 105 | 61 | 0 | 259 | 0 | 948 | 0 | 563 | 0 | 0 | 127 | 91
2022-02-20 | A69775 | 1 | 고탄소 | P-AE1055LS |  | Al 탈산 | B | 21 | 43 | 50200 | 78.62 | C | C | C |  | 1 | 1 |  | 1520 | 1552 | 5500 |  |  | 5500 | 54.17 | 12 | 101532 | 1599 |  | N | 42 | 32 | [7 empty] | 양성호 | 2 |  | Y |  |  |  |  | 109.6 | 13-5 | 0 | 188.27 | A |  | 1605 | 3 | 0.28 | 1564 | 1.14 | 79 | 36 | 277 | 4:37 | 25 | 25 | 98 | 0 |  | 0 |  | 600 | N2 | 2022-02-21 02:56 | 2022-02-21 03:21 | 25 | 2022-02-21 02:55 | 26 |  |  |  |  | Y |  |  |  | Y | [5 empty] | 0 | 230.52 | [23 empty] | 53.37 | 8.07 | A |  |  | 8.157 | 28.74 | 50.912 | 0.18 | 6.241 | 1.771 | 1437.3 | 68 | 0 | 932 | 59 | 0 | 215 | 0 | 754 | 0 | 548 | 0 | 0 | 96 | 25 |  |  |  | 0
2022-02-20 | B69160 | 2 | 중탄소 | SM45CB |  | Si 탈산 | B | 33 | 75 | 48500 | 111.5 | C | C |  | C | 1 |  | 1 | 1540 | 1553 | 6500 |  |  | 6500 | 68.84 | 12 | 94428 | 1583 |  | Y | 38 | 32 | [7 empty] | 추창도 | 2 |  |  |  |  | Y |  | 99.5 | 11-9 | 0.3 | 159.85 | A |  | 1639 | 1 | 0.42 | 1560 | 1.69 | 67 | 29 | 331 | 5:31 | 14 | 15 | 0 | 112 |  | 62.54 | 0 | 0 | N2 | 2022-02-21 03:54 | 2022-02-21 03:50 | -4 | 2022-02-21 03:15 | 35 | [14 empty] | 0 | 15.97 | [23 empty] | 0 | 0 | A | [9 empty] | 0 | 0 | 614 | 50 | 0 | 257 | 0 | 850 | 0 | 410 | 0 | 0 | 51 | 89
2022-02-20 | A69776 | 1 | 고탄소 | P-AE1055LS |  | Al 탈산 | B | 38 | 58 | 49500 | 76.05 | C | C | C |  | 1 | 1 |  | 1520 | 1548 | 5200 |  |  | 5200 | 51.22 | 12 | 101532 | 1600 |  | Y | 41 | 30 | [7 empty] | 양성호 | 2 | [8 empty] | 0 | 228.76 | A |  | 1591 | 3 | 0.28 | 1555 | 1.03 | 70 | 31 | 292 | 4:52 | 25 | 25 | 99 | 0 |  | 0 |  | 600 | N2 | 2022-02-21 03:53 | 2022-02-21 04:28 | 35 | 2022-02-21 03:52 | 36 |  |  |  |  | Y |  |  |  | Y | [5 empty] | 0 | 214.88 | [23 empty] | 59.14 | 8.07 | A |  |  | 7.088 | 30.14 | 49.883 | 0.247 | 7.037 | 1.655 | 1425.22 | 55 | 0 | 904 | 21 | 0 | 215 | 0 | 749 | 0 | 553 | 0 | 0 | 98 | 26 |  |  |  | 0
2022-02-20 | B69161 | 2 | 중탄소 | SM45CB |  | Si 탈산 | B | 29 | 59 | 50500 | 108.8 | C | C |  | C | 1 |  | 1 | 1540 | 1518 | 6800 |  |  | 6800 | 72.01 | 12 | 94428 | 1604 |  | Y | 40 | 34 | [7 empty] | 추창도 | 2 |  |  |  |  | Y |  | 98 | 11-10 | 8.68 | 196.33 | A |  | 1611 | 1 | 0.34 | 1553 | 1.46 | 60 | 25 | 347 | 5:47 | 14 | 14 | 0 | 113 |  | 45.49 | 0 | 0 | N2 | 2022-02-21 04:53 | 2022-02-21 04:55 | 2 | 2022-02-21 04:19 | 36 |  |  |  |  | N | [7 empty] | 2 | 4.8 | 0 | 10.54 | [23 empty] | 0.24 | 0.24 | A | [9 empty] | 0 | 0 | 206 | 0 | 0 | 150 | 0 | 800 | 0 | 408 | 0 | 0 | 53 | 47
2022-02-20 | A69777 | 1 | 고탄소 | AE1055LS | 유사강종연연주 | Al 탈산 | B | 30 | 23 | 52800 | 81.77 | C | C | C |  | 1 | 1 |  | 1520 | 1536 | 6000 |  |  | 6000 | 59.1 | 12 | 101520 | 1606 |  | Y | 42 | 34 | [7 empty] | 양성호 | 2 | [8 empty] | 0 | 259.44 | A |  | 1598 | 3 | 0.24 | 1555 | 1.08 | 71 | 31 | 312 | 5:12 | 25 | 25 | 100 | 0 |  | 0 |  | 700 | N2 | 2022-02-21 05:06 | 2022-02-21 05:31 | 25 | 2022-02-21 05:05 | 26 |  |  |  |  | Y |  |  |  | Y | [5 empty] | 0 | 281.75 | [23 empty] | 64.73 | 8.07 | A | [9 empty] | 61 | 0 | 855 | 44 | 0 | 197 | 0 | 755 | 0 | 553 | 0 | 0 | 97 | 33
2022-02-20 | B69162 | 2 | 중탄소 | SM45CB |  | Si 탈산 | B | 37 | 75 | 50050 | 92.52 | C | C |  | C | 1 |  | 1 | 1540 | 1528 | 6300 |  |  | 6300 | 63.6 | 13 | 99064 | 1599 |  | Y | 40 | 36 | [7 empty] | 추창도 | 2 |  |  |  |  | Y |  | 100.45 | 11-10 | 0 | 201.87 | A |  | 1604 | 1 | 0.35 | 1560 | 1.22 | 67 | 26 | 338 | 5:38 | 14 | 14 | 0 | 114 |  | 37.44 | 0 | 0 | N2 | 2022-02-21 05:40 | 2022-02-21 05:56 | 16 | 2022-02-21 05:23 | 33 | [14 empty] | 0 | 9.06 | [23 empty] | 0 | 0 | A | [9 empty] | 0 | 0 | 307 | 15 | 0 | 176 | 0 | 806 | 0 | 405 | 0 | 0 | 50 | 53
2022-02-20 | A69778 | 1 | 고탄소 | AE1055LS |  | Al 탈산 | B | 36 | 23 | 52800 | 78.02 | C | C | D |  | 1 | 1 |  | 1520 | 1551 | 5200 |  |  | 5200 | 61.47 | 10 | 84600 | 1590 |  | Y | 41 | 30 | [7 empty] | 양성호 | 2 | [6 empty] | 102.9 | 13-3 | 0 | 265.86 | A |  | 1590 | 3 | 0.22 | 1549 | 1.17 | 65 | 28 | 351 | 5:51 | 25 | 25 | 101 | 0 |  | 0 |  | 700 | N2 | 2022-02-21 06:05 | 2022-02-21 06:32 | 26 | 2022-02-21 06:03 | 28 |  |  |  |  | Y |  |  |  | Y | [5 empty] | 0 | 264.06 | [23 empty] | 0.02 | 0 | A | [9 empty] | 94 | 0 | 878 | 40 | 0 | 210 | 0 | 755 | 0 | 552 | 0 | 0 | 95 | 31
2022-02-20 | B69163 | 2 | 중탄소 | SM45CB |  | Si 탈산 | B | 6 | 14 | 53300 | 92.93 | C | C |  | D | 1 |  | 1 | 1540 | 1521 | 6900 |  |  | 6900 | 76.28 | 11 | 90459 | 1629 |  | Y | 44 | 40 | [7 empty] | 추창도 | 2 |  |  |  |  | Y |  | 95.8 | 12-7 | 4.03 | 100.77 | A |  | 1626 | 1 | 0.43 | 1558 | 1.62 | 65 | 32 | 275 | 4:35 | 14 | 21 | 0 | 115 |  | 141.46 | 0 | 0 | N2 | 2022-02-21 06:44 | 2022-02-21 06:56 | 12 | 2022-02-21 06:36 | 20 |  |  |  |  | N | [8 empty] | 4 | 0 | 39.86 | [23 empty] | 0 | 0 | A | [9 empty] | 0 | 0 | 617 | 25 | 0 | 226 | 0 | 1045 | 0 | 407 | 0 | 0 | 61 | 66
2022-02-20 | A69779 | 1 | 고탄소 | AE1055LS |  | Al 탈산 | B | 21 | 44 | 50400 | 83.93 | C | D | D |  | 1 | 1 |  | 1520 | 1548 | 5200 |  |  | 5200 | 51.22 | 12 | 101520 | 1596 |  | Y | 43 | 25 | [7 empty] | 양성호 | 2 |  | Y |  |  | N |  | 101.2 | 12-7 | 0.03 | 159.42 | A |  | 1596 | 3 | 0.25 | 1552 | 1.07 | 68 | 33 | 279 | 4:39 | 25 | 25 | 102 | 0 |  | 0 |  | 700 | N2 | 2022-02-21 07:13 | 2022-02-21 07:31 | 17 | 2022-02-21 07:13 | 18 |  |  |  |  | Y |  |  |  | Y | [5 empty] | 0 | 296.28 | [23 empty] | 1.42 | 0 | A | [9 empty] | 40 | 0 | 882 | 12 | 0 | 151 | 0 | 597 | 0 | 498 | 0 | 0 | 66 | 23
2022-02-21 | B69164 | 2 | 중탄소 | SM45CB | 연주종료 | Si 탈산 | B | 33 | 76 | 48800 | 82.92 | D | D |  | D | 1 |  | 1 | 1540 | 1531 | 6700 |  |  | 6700 | 67.38 | 12 | 99439 | 1594 |  | Y | 44 | 39 | [7 empty] | 김규완 | 2 |  |  |  |  | Y |  | 97.3 | 11-7 | 58.84 | 0 | A |  | 1613 | 1 | 0.39 | 1560 | 1.66 | 67 | 33 | 224 | 3:44 | 14 | 17 | 0 | 116 | 280 | 201.27 | 0 | 0 | N2 | 2022-02-21 07:42 | 2022-02-21 07:56 | 14 | 2022-02-21 07:35 | 21 |  |  |  |  | N | [8 empty] | 5 | 0 | 42.98 | [23 empty] | 0 | 0 | A | [9 empty] | 0 | 0 | 769 | 26 | 0 | 125 | 0 | 1057 | 0 | 202 | 0 | 0 | 98 | 25
2022-02-21 | A69780 | 1 | 고탄소 | AE1055LS |  | Al 탈산 | B | 38 | 59 | 49400 | 82.28 | D | D | D |  | 1 | 1 |  | 1520 | 1531 | 5500 |  |  | 5500 | 54.18 | 12 | 101520 | 1599 |  | Y | 41 | 27 | [7 empty] | 김덕진 | 2 |  | Y |  |  | N |  | 103.1 | 12-5 | 6.19 | 59.64 | A |  | 1599 | 3 | 0.25 | 1553 | 1.05 | 69 | 34 | 259 | 4:19 | 25 | 25 | 103 | 0 |  | 0 |  | 700 | N2 | 2022-02-21 08:14 | 2022-02-21 08:30 | 16 | 2022-02-21 08:14 | 16 |  |  |  |  | Y |  |  |  | Y | [5 empty] | 0 | 313.22 | [23 empty] | 2.66 | 0 | A | [9 empty] | 43 | 0 | 890 | 14 | 0 | 165 | 0 | 806 | 0 | 600 | 0 | 0 | 118 | 39
2022-02-21 | B69165 | 2 | 고탄소 | KWH1I |  | Al 탈산 | I | 29 | 60 | 50400 | 98.18 | D | D |  | D | 1 |  | 1 | 1560 | 1557 | 7300 |  |  | 7300 | 73.66 | 5 | 99100 | 1614 |  | INGOT | 44 | 37 | [7 empty] | 김규완 | [5 empty] | Y |  | 102.8 | 12-5 | 58.18 | 5.13 | A |  | 1629 | 1 | 0.44 | 1565 | 1.41 | 84 |  | 329 | 5:29 | 20 | 21 | 0 | 117 |  | 118.67 | 0 | 0 | N2 | 2022-02-21 09:06 |  | 33 | 2022-02-21 08:52 | [5 empty] | Y | [7 empty] | 2 | 4 | 0 | 29.36 | [16 empty] | 1.1 |  | 0.7 |  |  |  |  | 0.19 | 0.19 | B | [9 empty] | 0 | 0 | 809 | 40 | 0 | 248 | 0 | 799 | 0 | 201 | 0 | 0 | 0 | 36
2022-02-21 | A69781 | 1 | 고탄소 | AE1055LS |  | Al 탈산 | B | 30 | 24 | 52900 | 72.55 | D | D | D |  | 1 | 1 |  | 1520 | 1558 | 4700 |  |  | 4700 | 55.56 | 10 | 84600 | 1596 |  | N | 42 | 25 | [7 empty] | 김덕진 | 2 | [8 empty] | 0.03 | 182.94 | A |  | 1596 | 3 | 0.24 | 1554 | 1.27 | 70 | 26 | 297 | 4:57 | 25 | 25 | 104 | 0 |  | 0 |  | 700 | N2 | 2022-02-21 09:08 | 2022-02-21 09:41 | 33 | 2022-02-21 09:07 | 34 |  |  |  |  | Y |  |  |  | Y | [5 empty] | 0 | 251.91 | [23 empty] | 3.74 | 0 | A | [9 empty] | 41 | 0 | 900 | 31 | 0 | 167 | 0 | 745 | 0 | 520 | 0 | 0 | 75 | 49
2022-02-21 | B69166 | 2 | 중탄소 | AE4330VM |  | Al 탈산 | I | 37 | 76 | 49300 | 103.38 | D | D |  | D | 1 |  | 1 | 1560 | 1553 | 10000 |  |  | 10000 | 113.64 | 22 | 88000 | 1651 |  | INGOT | 53 | 36 | [7 empty] | 김규완 | [5 empty] | Y |  | 103.8 | 12-3 | 69.81 | 0 | A |  | 1650 | 1 | 0.4 | 1575 | 1.69 | 81 |  | 243 | 4:03 | 20 | 21 | 0 | 118 |  | 78.41 | 0 | 0 | AR | 2022-02-21 10:09 |  | 27 | 2022-02-21 09:57 | [5 empty] | Y | [7 empty] | 2 | 5 | 19.65 | 0 | [18 empty] | 0.8 |  |  |  |  | 0.09 | 0.09 | B | [9 empty] | 1564 | 0 | 646 | 42 | 0 | 414 | 0 | 1801 | 0 | 204 | 0 | 0 | 195 | 21 |  |  | 11
2022-02-21 | A69782 | 1 | 고탄소 | AE1055LS |  | Al 탈산 | B | 36 | 24 | 53300 | 76.75 | D | D | D |  | 1 | 1 |  | 1520 | 1550 | 4400 |  |  | 4400 | 43.34 | 12 | 101520 | 1593 |  | N | 40 | 22 | [7 empty] | 김덕진 | 2 |  | Y |  |  | N |  | 101.85 | 13-2 | 0 | 195.38 | A |  | 1593 | 3 | 0.24 | 1548 | 1.25 | 64 | 21 | 279 | 4:39 | 25 | 25 | 105 | 0 |  | 0 |  | 700 | N2 | 2022-02-21 10:11 | 2022-02-21 10:50 | 38 | 2022-02-21 10:10 | 40 |  |  |  |  | Y |  |  |  | Y | [5 empty] | 0 | 264.96 | [23 empty] | 4.99 | 0 | B | [9 empty] | 0 | 0 | 833 | 29 | 0 | 151 | 0 | 644 | 0 | 495 | 0 | 0 | 0 | 38
2022-02-21 | B69167 | 2 | 중탄소 | SCM440I |  | Al 탈산 | I | 6 | 15 | 53200 | 103.27 | D | D |  | D | 1 |  | 1 | 1560 | 1557 | 7900 |  |  | 7900 | 93.27 | 11 | 84700 | 1651 |  | INGOT | 45 | 42 | [7 empty] | 김규완 | [5 empty] | Y |  | 94.2 | 12-5 | 85.45 | 0 | A |  | 1651 | 1 | 0.39 | 1575 | 1.59 | 80 |  | 210 | 3:30 | 20 | 21 | 0 | 119 |  | 103.35 | 0 | 0 | AR | 2022-02-21 11:14 |  | 19 | 2022-02-21 10:57 | [5 empty] | Y | [7 empty] | 2 | 4.5 | 24.97 | 0 | [16 empty] | 0.6 |  | 0.6 |  |  |  |  | 0.04 | 0.04 | A | [9 empty] | 1277 | 0 | 197 | 37 | 0 | 0 | 0 | 700 | 0 | 202 | 0 | 0 | 0 | 17
2022-02-21 | A69783 | 1 | 고탄소 | AE1055LS |  | Al 탈산 | B | 21 | 45 | 50500 | 80.32 | D | D | D |  | 1 | 1 |  | 1520 | 1546 | 5300 |  |  | 5300 | 52.21 | 12 | 101520 | 1591 |  | Y | 41 | 36 | [7 empty] | 김덕진 | 2 |  | Y |  |  |  |  | 106 | 13-1 | 0 | 100.09 | A |  | 1591 | 3 | 0.25 | 1556 | 0.9 | 72 | 34 | 309 | 5:09 | 25 | 26 | 106 | 0 |  | 0 |  | 700 | N2 | 2022-02-21 11:28 | 2022-02-21 11:45 | 18 | 2022-02-21 11:25 | 20 |  |  |  |  | Y |  |  |  | Y | [5 empty] | 0 | 287.17 | [23 empty] | 0 | 0 | A | [9 empty] | 0 | 0 | 868 | 14 | 0 | 158 | 0 | 714 | 0 | 523 | 0 | 0 | 74 | 37
2022-02-21 | B69168 | 2 | 저탄소 | SCM415C2 |  | Al 탈산 | I | 33 | 77 | 48000 | 90.95 | D | D |  | D | 1 |  | 1 | 1560 | 1571 | 8200 |  |  | 8200 | 84.89 | 14 | 96600 | 1660 |  | INGOT | 44 | 41 |  |  | B69166 | 05 |  |  |  | 김규완 |  |  | Y |  |  | Y |  | 100.8 | 11-10 | 213.29 | 0 | A |  |  | 1 | 0.44 | 1607 |  | 91 |  | 240 | 4:00 | 20 | 20 |  |  |  | 0 | 0 |  | N2 | 2022-02-21 12:09 |  | 17 | 2022-02-21 11:57 | [5 empty] | Y | [7 empty] | 2 | 4.5 | 0 | 0.53 | [18 empty] | 0.8 |  |  |  |  | 0.2 | 0.2 | A | [9 empty] | 870 | 530 | 0 | 41 | 0 | 255 | 0 | 698 | 0 | 203 | 0 | 0 | 97 | 0
2022-02-21 | A69784 | 1 | 고탄소 | AE1055LS |  | Al 탈산 | B | 38 | 60 | 48800 | 82.17 | D | D | D |  | 1 | 1 |  | 1520 | 1552 | 5500 |  |  | 5500 | 54.18 | 12 | 101520 | 1589 |  | Y | 43 | 28 | [7 empty] | 김덕진 | 2 |  | Y |  |  |  |  | 108.3 | 12-10 | 0.5 | 107.77 | A |  | 1589 | 3 | 0.24 | 1557 | 0.84 | 73 | 34 | 279 | 4:39 | 25 | 25 | 107 | 0 |  | 0 |  | 700 | N2 | 2022-02-21 12:32 | 2022-02-21 12:54 | 22 | 2022-02-21 12:32 | 22 |  |  |  |  | Y |  |  |  | Y | [5 empty] | 0 | 282.43 | [23 empty] | 1.23 | 0 | A | [9 empty] | 18 | 0 | 799 | 11 | 0 | 62 | 0 | 743 | 0 | 1046 | 0 | 0 | 193 | 37
2022-02-21 | B69169 | 2 | 중탄소 | 42CRMO4HH | 연주시작 | Al 탈산 | B | 29 | 61 | 50450 | 98.63 | D | D |  | D | 1 |  | 1 | 1540 | 1514 | 9700 |  |  | 9700 | 96.83 | 14 | 100174 | 1635 |  | Y | 50 | 48 |  |  | B69167 | 05 |  |  |  | 김규완 | 2 |  | Y |  |  | Y |  | 103.1 | 12-5 | 294.47 | 0 | A |  | 1641 | 1 | 0.31 | 1578 | 1.59 | 85 | 39 | 215 | 3:35 | 18 | 19 | 0 | 121 |  | 46.06 | 0 | 0 | AR | 2022-02-21 13:22 | 2022-02-21 13:37 | 15 | 2022-02-21 13:06 | 31 |  |  |  |  | Y | [8 empty] | 4 | 12.24 | 0 | [16 empty] | 1.2 |  |  | 2.24 |  |  |  | 0 | 0 | A | [9 empty] | 1624 | 0 | 162 | 28 | 0 | 262 | 0 | 299 | 0 | 0 | 0 | 0 | 0 | 23 |  |  |  |  | 1
2022-02-21 | A69785 | 1 | 고탄소 | AE1055LS |  | Al 탈산 | B | 30 | 25 | 52700 | 86.37 | D | D | D |  | 1 | 1 |  | 1520 | 1524 | 6200 |  |  | 6200 | 61.07 | 12 | 101520 | 1587 |  | Y | 45 | 34 | [7 empty] | 김덕진 | 2 |  |  | Y |  |  |  | 109.15 | 13-9 | 0 | 265.41 | A |  | 1587 | 3 | 0.24 | 1554 | 0.85 | 70 | 26 | 287 | 4:47 | 25 | 25 | 108 | 0 |  | 0 |  | 700 | N2 | 2022-02-21 13:38 | 2022-02-21 14:06 | 28 | 2022-02-21 13:36 | 30 |  |  |  |  | Y |  |  |  | Y | [5 empty] | 0 | 284.45 | [23 empty] | 2.49 | 0 | A | [9 empty] | 0 | 0 | 854 | 43 | 0 | 163 | 0 | 950 | 0 | 653 | 0 | 0 | 121 | 53
2022-02-21 | B69170 | 2 | 중탄소 | 42CRMO4HH |  | Al 탈산 | B | 37 | 77 | 49600 | 95.67 | D | D |  | B | 1 |  | 1 | 1540 | 1505 | 8800 |  |  | 8800 | 89.03 | 13 | 98839 | 1596 |  | Y | 46 | 44 |  |  | B69167 | 09 |  |  |  | 김규완 | 2 |  | Y |  |  | Y |  | 101.4 | 11-10 | 137.85 | 0 | A |  | 1618 | 1 | 0.29 | 1552 | 1.66 | 59 | 25 | 232 | 3:52 | 18 | 21 | 0 | 122 | 40 | 39.73 | 0 | 0 | AR | 2022-02-21 14:25 | 2022-02-21 14:46 | 21 | 2022-02-21 14:13 | 33 |  |  |  |  | Y | [8 empty] | 4.5 | 13.93 | 0 | [23 empty] | 0.27 | 0.27 | A | [9 empty] | 1498 | 0 | 121 | 35 | 0 | 245 | 0 | 703 | 0 | 204 | 0 | 0 | 0 | 36 |  |  | 2
2022-02-21 | A69786 | 1 | 고탄소 | AE1055LS |  | Al 탈산 | B | 36 | 25 | 54000 | 77.65 | D | B | B |  | 1 | 1 |  | 1520 | 1543 | 5000 |  |  | 5000 | 59.1 | 10 | 84600 | 1584 |  | Y | 44 | 34 | B69168 인고트 잔강3톤 | [6 empty] | 김덕진 | 2 |  | Y |  |  | N |  |  |  | 0.03 | 131.56 | A |  | 1584 | 3 | 0.24 | 1552 | 0.97 | 68 | 25 | 266 | 4:26 | 25 | 25 | 109 | 0 |  | 0 |  | 600 | N2 | 2022-02-21 14:44 | 2022-02-21 15:19 | 35 | 2022-02-21 14:43 | 36 |  |  |  |  | Y |  |  |  | Y | [5 empty] | 0 | 215.53 | [23 empty] | 3.77 | 0 | A | [9 empty] | 0 | 0 | 778 | 14 | 0 | 177 | 0 | 762 | 0 | 492 | 0 | 0 | 90 | 25
2022-02-21 | B69171 | 2 | 중탄소 | 42CRMO4HH |  | Al 탈산 | B | 6 | 16 | 52800 | 87.97 | D | B |  | B | 1 |  | 1 | 1540 | 1549 | 7000 |  |  | 7000 | 72.73 | 13 | 96243 | 1617 |  | Y | 41 | 34 | [15 empty] | 108.8 | 14-1 | 2.39 | 0 | A |  | 1615 | 1 | 0.3 | 1553 | 1.56 | 60 | 17 | 239 | 3:59 | 18 | 19 | 0 | 123 | 40 | 39.01 | 0 | 0 | AR | 2022-02-21 15:17 | 2022-02-21 15:50 | 33 | 2022-02-21 15:05 | 45 |  |  |  |  | Y | [7 empty] | 3 | 3.3 | 14.04 | 0 | [23 empty] | 0.08 | 0.08 | A | [9 empty] | 1573 | 0 | 331 | 27 | 0 | 319 | 0 | 504 | 0 | 206 | 0 | 0 | 70 | 66 |  |  | 3
2022-02-21 | A69787 | 1 | 고탄소 | AE1055LS |  | Al 탈산 | B | 21 | 46 | 50800 | 76.98 | B | B | B |  | 1 | 1 |  | 1520 | 1555 | 4900 |  |  | 4900 | 48.27 | 12 | 101520 | 1585 | 360 | Y | 42 | 28 | [7 empty] | 김형철 | 2 |  | Y |  |  |  |  | 110.65 | 13-6 | 0.01 | 78.98 | A |  | 1585 | 3 | 0.24 | 1545 | 1 | 61 | 23 | 266 | 4:26 | 25 | 25 | 110 | 0 |  | 0 |  | 600 | N2 | 2022-02-21 15:45 | 2022-02-21 16:13 | 28 | 2022-02-21 15:43 | 29 |  |  |  |  | Y |  |  |  | Y | [5 empty] | 0 | 256.66 | [23 empty] | 4.98 | 0 | A | [9 empty] | 78 | 0 | 921 | 38 | 0 | 221 | 0 | 847 | 0 | 611 | 0 | 0 | 73 | 56
2022-02-21 | B69172 | 2 | 중탄소 | 42CRMO4HH | 잔강최소화전 | Al 탈산 | B | 33 | 78 | 48100 | 100.05 | B | B |  | B | 1 |  | 1 | 1540 | 1542 | 7200 |  |  | 7200 | 74.05 | 12 | 97228 | 1617 |  | Y | 46 | 40 | [7 empty] | 임승우 | 2 | [6 empty] | 102.1 | 12-1 | 193.79 | 0 | A |  | 1608 | 1 | 0.27 | 1548 | 1.42 | 55 | 17 | 279 | 4:39 | 18 | 18 | 0 | 124 |  | 24.92 | 0 | 0 | AR | 2022-02-21 16:31 | 2022-02-21 16:54 | 23 | 2022-02-21 16:12 | 42 |  |  |  |  | Y | [7 empty] | 1 | 5 | 10.94 | 0 | [23 empty] | 0.06 | 0.06 | A | [9 empty] | 1588 | 0 | 70 | 24 | 0 | 300 | 0 | 799 | 0 | 207 | 0 | 0 | 70 | 29 |  |  | 4
2022-02-21 | A69788 | 1 | 고탄소 | AE1055LS |  | Al 탈산 | B | 38 | 61 | 49200 | 87.35 | B | B | B |  | 1 | 1 |  | 1520 | 1551 | 5400 |  |  | 5400 | 53.19 | 12 | 101520 | 1589 |  | Y | 41 | 33 | [7 empty] | 김형철 | 2 |  |  | Y |  |  |  | 118.5 | 13-10 | 0.01 | 44.58 | A |  | 1589 | 3 | 0.21 | 1589 | 0 | 105 | 25 | 251 | 4:11 | 25 | 25 | 111 | 0 |  | 0 |  | 600 | N2 | 2022-02-21 16:56 | 2022-02-21 17:14 | 18 | 2022-02-21 16:55 | 19 |  |  |  |  | Y |  |  |  | Y | [5 empty] | 0 | 295.87 | [23 empty] | 6.42 | 0 | A | [9 empty] | 0 | 0 | 906 | 38 | 0 | 222 | 0 | 866 | 0 | 639 | 0 | 0 | 109 | 79
2022-02-21 | B69173 | 2 | 저탄소 | SCM415 | 잔강최소화 | Al 탈산 | B | 29 | 62 | 49950 | 99.63 | B | B |  | B | 1 |  | 1 | 1555 | 1531 | 8000 |  |  | 8000 | 83.77 | 12 | 95500 | 1653 |  | Y | 47 | 42 | [7 empty] | 임승우 | 2 | [6 empty] | 107.05 | 12-9 | 0 | 248.77 | A |  | 1652 | 1 | 0.38 | 1595 | 1.36 | 79 | 30 | 335 | 5:35 | 15 | 15 | 0 | 125 |  | 62.34 | 0 | 0 | N2 | 2022-02-21 17:45 | 2022-02-21 18:06 | 21 | 2022-02-21 17:28 | 38 |  |  |  |  | N | [7 empty] | 8 | 4 | 0 | 22.75 | [23 empty] | 0.01 | 0.01 | A | [9 empty] | 834 | 464 | 0 | 172 | 0 | 286 | 0 | 799 | 0 | 206 | 0 | 0 | 0 | 0 |  |  | 6
2022-02-21 | A69789 | 1 | 고탄소 | AE1055LS |  | Al 탈산 | B | 30 | 26 | 53300 | 85.07 | B | B | B |  | 1 | 1 |  | 1520 | 1543 | 5200 |  |  | 5200 | 51.22 | 12 | 101520 | 1595 |  | Y | 41 | 30 | [7 empty] | 김형철 | 2 |  | Y |  |  |  |  | 104.25 | 13-4 | 0 | 179.13 | A |  | 1595 | 3 | 0.21 | 1547 | 1.04 | 63 | 26 | 261 | 4:21 | 25 | 25 | 112 | 0 |  | 0 |  | 600 | N2 | 2022-02-21 17:56 | 2022-02-21 18:21 | 25 | 2022-02-21 17:54 | 27 |  |  |  |  | Y |  |  |  | Y | [5 empty] | 0 | 296.52 | [23 empty] | 0 | 0 | A | [9 empty] | 29 | 0 | 818 | 60 | 0 | 161 | 0 | 982 | 0 | 742 | 0 | 0 | 71 | 78
2022-02-21 | B69174 | 2 | 저탄소 | SCM415C1 |  | Al 탈산 | B | 37 | 78 | 49750 | 91.8 | B | B |  | B | 1 |  | 1 | 1555 | 1563 | 7100 |  |  | 7100 | 74.92 | 13 | 94772 | 1640 |  | Y | 43 | 37 | [7 empty] | 임승우 | 2 |  |  |  |  | Y |  | 100.05 | 11-9 | 0 | 166.54 | A |  | 1651 | 1 | 0.37 | 1582 | 1.54 | 66 | 31 | 258 | 4:18 | 15 | 16 | 0 | 126 |  | 92.74 | 0 | 0 | N2 | 2022-02-21 18:37 | 2022-02-21 19:08 | 31 | 2022-02-21 18:23 | 45 |  |  |  |  | N | [8 empty] | 4.5 | 0 | 23.65 | [20 empty] | 0.82 |  |  | 1.14 | 1.14 | A | [9 empty] | 774 | 420 | 0 | 15 | 0 | 295 | 0 | 850 | 0 | 203 | 0 | 0 | 47 | 16 |  |  | 4
2022-02-21 | A69790 | 1 | 고탄소 | AE1055LS |  | Al 탈산 | B | 36 | 26 | 53500 | 78.85 | B | B | B |  | 1 | 1 |  | 1520 | 1556 | 4800 |  |  | 4800 | 47.28 | 12 | 101520 | 1583 |  | Y | 41 | 29 | [7 empty] | 김형철 | 2 |  | Y |  |  |  |  | 109.3 | 13-9 | 0 | 55.81 | A |  | 1583 | 3 | 0.24 | 1543 | 1.03 | 59 | 23 | 319 | 5:19 | 25 | 25 | 113 | 0 |  | 0 |  | 600 | N2 | 2022-02-21 18:52 | 2022-02-21 19:19 | 27 | 2022-02-21 18:50 | 29 |  |  |  |  | Y |  |  |  | Y | [5 empty] | 0 | 252.83 | [23 empty] | 0.01 | 0 | A | [9 empty] | 45 | 0 | 950 | 14 | 0 | 179 | 0 | 720 | 0 | 543 | 0 | 0 | 44 | 56
2022-02-21 | B69175 | 2 | 저탄소 | SCM415C1 |  | Al 탈산 | B | 6 | 17 | 52950 | 92.58 | B | B |  | B | 1 |  | 1 | 1555 | 1549 | 7100 |  |  | 7100 | 75.16 | 11 | 94468 | 1637 |  | Y | 45 | 35 | [7 empty] | 임승우 | 2 | [6 empty] | 100.45 | 13-2 | 0 | 259.08 | A |  | 1644 | 1 | 0.38 | 1576 | 1.58 | 60 | 23 | 260 | 4:20 | 15 | 18 | 0 | 127 | 120 | 92.78 | 0 | 0 | N2 | 2022-02-21 19:43 | 2022-02-21 20:15 | 32 | 2022-02-21 19:30 | 45 |  |  |  |  | N | [7 empty] | 6 | 4 | 0 | 25.89 | [23 empty] | 0.87 | 0.87 | A | [9 empty] | 783 | 498 | 0 | 27 | 0 | 304 | 0 | 800 | 0 | 207 | 0 | 0 | 47 | 10 |  |  | 4
2022-02-21 | A69791 | 1 | 고탄소 | AE1055LS | TUNDISH교체전 | Al 탈산 | B | 21 | 47 | 50200 | 76.75 | B | B | B |  | 1 | 1 |  | 1520 | 1551 | 5200 |  |  | 5200 | 55.83 | 12 | 93132 | 1596 |  | Y | 40 | 33 | [7 empty] | 김형철 | 2 |  | Y |  |  |  |  | 108.2 | 13-3 | 0 | 218.25 | A |  | 1596 | 3 | 0.24 | 1554 | 1.08 | 70 | 28 | 316 | 5:16 | 25 | 25 | 114 | 0 |  | 0 |  | 600 | N2 | 2022-02-21 19:54 | 2022-02-21 20:22 | 28 | 2022-02-21 19:52 | 30 |  |  |  |  | Y |  |  |  | Y | [5 empty] | 0 | 251.52 | [23 empty] | 1.25 | 0 | A | [9 empty] | 18 | 0 | 850 | 52 | 0 | 167 | 0 | 952 | 0 | 610 | 0 | 0 | 37 | 44
2022-02-21 | B69176 | 2 | 저탄소 | SCM415C1 |  | Al 탈산 | B | 33 | 79 | 48900 | 86 | B | B |  | B | 1 |  | 1 | 1555 | 1525 | 7700 |  |  | 7700 | 81.51 | 11 | 94468 | 1641 |  | Y | 45 | 38 | [7 empty] | 임승우 | 2 | [6 empty] | 101.4 | 11-10 | 0 | 161.27 | A |  | 1636 | 1 | 0.37 | 1579 | 1.65 | 63 | 19 | 255 | 4:15 | 15 | 16 | 0 | 128 |  | 73.3 | 0 | 0 | N2 | 2022-02-21 20:43 | 2022-02-21 21:22 | 39 | 2022-02-21 20:33 | 48 |  |  |  |  | N | [8 empty] | 4.5 | 0 | 21.19 | [20 empty] | 0.7 |  |  | 0.57 | 0.57 | A | [9 empty] | 679 | 632 | 0 | 39 | 0 | 274 | 0 | 850 | 0 | 205 | 0 | 0 | 55 | 6 |  |  | 4
2022-02-21 | A69792 | 1 | 고탄소 | P-AE1055LSM | TUNDISH교체 | Al 탈산 | B | 38 | 62 | 48900 | 87.65 | B | B | B |  | 1 | 1 |  | 1520 | 1545 | 6200 |  |  | 6200 | 73.28 | 10 | 84610 | 1625 |  | Y | 41 | 36 | [7 empty] | 김형철 | 2 |  | Y |  |  |  |  | 108.65 | 12-10 | 0 | 186.79 | A |  | 1625 | 3 | 0.25 | 1575 | 1.11 | 91 | 39 | 347 | 5:47 | 25 | 25 | 115 | 0 |  | 0 |  | 600 | N2 | 2022-02-21 21:16 | 2022-02-21 21:50 | 36 | 2022-02-21 21:14 | 38 |  |  |  |  | Y |  |  |  | Y | [5 empty] | 0 | 289.78 | [19 empty] | 2.01 |  |  |  | 0 | 0 | A | [9 empty] | 33 | 0 | 883 | 31 | 0 | 185 | 0 | 851 | 0 | 632 | 0 | 0 | 38 | 26 |  |  |  |  | 1
2022-02-21 | B69177 | 2 | 저탄소 | SCM415C1 |  | Al 탈산 | B | 29 | 63 | 50100 | 109.58 | B | B |  | B | 1 |  | 1 | 1555 | 1538 | 7100 |  |  | 7100 | 75.16 | 11 | 94468 | 1647 |  | Y | 42 | 36 | [7 empty] | 임승우 | 2 | [6 empty] | 103.6 | 12-5 | 0 | 183.86 | A |  | 1634 | 1 | 0.31 | 1568 | 1.24 | 52 | 18 | 291 | 4:51 | 15 | 17 | 0 | 129 |  | 50.47 | 0 | 0 | N2 | 2022-02-21 22:15 | 2022-02-21 22:31 | 16 | 2022-02-21 21:44 | 47 |  |  |  |  | N | [7 empty] | 14 | 4.2 | 0 | 19.2 | [20 empty] | 0.54 |  |  | 1.69 | 1.69 | A | [9 empty] | 1028 | 397 | 70 | 35 | 0 | 383 | 0 | 999 | 0 | 208 | 0 | 0 | 52 | 0
2022-02-21 | A69793 | 1 | 고탄소 | P-AE1055LSM |  | Al 탈산 | B | 30 | 27 | 53000 | 81.45 | B | B | C |  | 1 | 1 |  | 1520 | 1536 | 5600 |  |  | 5600 | 55.16 | 12 | 101532 | 1601 |  | Y | 42 | 34 | [7 empty] | 김형철 | 2 |  | Y |  |  |  |  | 101.85 | 13-1 | 9.6 | 139.33 | A |  | 1593 | 3 | 0.23 | 1545 | 1.23 | 61 | 25 | 332 | 5:32 | 25 | 25 | 116 | 0 |  | 0 |  | 600 | N2 | 2022-02-21 22:31 | 2022-02-21 23:00 | 28 | 2022-02-21 22:31 | 29 |  |  |  |  | Y |  |  |  | Y | [5 empty] | 0 | 252.81 | [23 empty] | 3.25 | 0 | A |  |  | 6.02 | 29.937 | 51.717 | 0.192 | 8.59 | 1.727 | 1458.37 | 72 | 0 | 892 | 33 | 0 | 165 | 0 | 924 | 0 | 657 | 0 | 0 | 72 | 43
2022-02-21 | B69178 | 2 | 저탄소 | SCM415C1 |  | Al 탈산 | B | 37 | 79 | 49550 | 109.75 | B | B |  | C | 1 |  | 1 | 1555 | 1567 | 5900 |  |  | 5900 | 52.85 | 13 | 111644 | 1647 |  | Y | 37 | 31 | [7 empty] | 임승우 | 2 | [6 empty] | 101.35 | 11-10 | 0.01 | 151.33 | A |  | 1639 | 1 | 0.39 | 1569 | 1.05 | 53 | 21 | 257 | 4:17 | 15 | 16 | 0 | 130 |  | 77.42 | 0 | 0 | N2 | 2022-02-21 23:12 | 2022-02-21 23:40 | 28 | 2022-02-21 22:40 | 61 |  |  |  |  | N | [7 empty] | 26 | 5 | 0 | 16.63 | [20 empty] | 0.61 |  |  | 2.76 | 2.76 | A | [9 empty] | 565 | 583 | 0 | 0 | 0 | 297 | 0 | 698 | 0 | 207 | 0 | 0 | 0 | 8 |  |  | 4
2022-02-21 | A69794 | 1 | 고탄소 | P-AE1055LSM |  | Al 탈산 | B | 36 | 27 | 53700 | 80.7 | C | C | C |  | 1 | 1 |  | 1520 | 1556 | 5000 |  |  | 5000 | 49.25 | 12 | 101532 | 1600 |  | Y | 42 | 29 | [7 empty] | 양성호 | 2 |  | Y | [6 empty] | 5.31 | 65.07 | A |  | 1596 | 3 | 0.23 | 1547 | 1.29 | 63 | 21 | 288 | 4:48 | 25 | 25 | 117 | 0 |  | 0 |  | 600 | N2 | 2022-02-21 23:35 | 2022-02-21 23:59 | 24 | 2022-02-21 23:34 | 25 |  |  |  |  | Y |  |  |  | Y | [5 empty] | 0 | 241.17 | [23 empty] | 13.73 | 0 | A |  |  | 5.393 | 30.832 | 51.225 | 0.242 | 9.498 | 1.661 | 1483.24 | 33 | 0 | 850 | 48 | 0 | 215 | 0 | 904 | 0 | 652 | 0 | 0 | 97 | 33
2022-02-21 | B69179 | 2 | 저탄소 | SCM415C1 |  | Al 탈산 | B | 6 | 18 | 52950 | 127.45 | C | C |  | C | 1 |  | 1 | 1555 | 1537 | 8300 |  |  | 8300 | 108.34 | 9 | 76608 | 1640 |  | Y | 52 | 45 | [7 empty] | 추창도 | 2 |  |  |  |  | Y |  | 100.35 | 13-1 | 0.22 | 211.86 | A |  | 1636 | 1 | 0.35 | 1575 | 1.18 | 59 | 20 | 207 | 3:27 | 15 | 16 | 0 | 131 |  | 54.91 | 0 | 0 | N2 | 2022-02-22 00:28 | 2022-02-22 00:47 | 18 | 2022-02-21 23:52 | 55 |  |  |  |  | N | [7 empty] | 12 | 4 | 0 | 12.13 | [23 empty] | 1.62 | 1.62 | A | [9 empty] | 923 | 397 | 0 | 12 | 0 | 256 | 0 | 855 | 0 | 418 | 0 | 0 | 0 | 0
2022-02-21 | A69795 | 1 | 고탄소 | P-AE1055LSM |  | Al 탈산 | B | 21 | 48 | 50500 | 83.62 | C | C | C |  | 1 | 1 |  | 1520 | 1548 | 5900 |  |  | 5900 | 69.73 | 10 | 84610 | 1594 |  | Y | 43 | 37 | [7 empty] | 양성호 | 2 | [8 empty] | 0.14 | 44.13 | A |  | 1596 | 3 | 0.25 | 1552 | 1.1 | 68 | 29 | 252 | 4:12 | 25 | 25 | 118 | 0 |  | 0 |  | 600 | N2 | 2022-02-22 00:41 | 2022-02-22 01:04 | 23 | 2022-02-22 00:40 | 24 |  |  |  |  | Y |  |  |  | Y | [5 empty] | 0 | 246.11 | [23 empty] | 16.46 | 0 | A |  |  | 5.632 | 31.482 | 50.251 | 0.097 | 8.922 | 1.596 | 1446.9 | 51 | 0 | 870 | 19 | 0 | 210 | 0 | 751 | 0 | 551 | 0 | 0 | 97 | 52
2022-02-21 | B69180 | 2 | 저탄소 | SCM415 | TUNDISH교체전 | Al 탈산 | B | 33 | 80 | 48250 | 97.75 | C | C |  | C | 1 |  | 1 | 1555 | 1533 | 8100 |  |  | 8100 | 80.16 | 14 | 101042 | 1631 |  | Y | 46 | 41 | [7 empty] | 추창도 | 2 |  |  |  |  | Y |  | 99.65 | 11-8 | 0 | 125.97 | A |  | 1639 | 1 | 0.35 | 1587 | 1.49 | 71 | 26 | 231 | 3:51 | 15 | 16 | 0 | 132 |  | 66.74 | 0 | 0 | N2 | 2022-02-22 01:35 | 2022-02-22 01:55 | 20 | 2022-02-22 01:18 | 37 | [14 empty] | 0 | 14.78 | [23 empty] | 0 | 0 | A | [9 empty] | 884 | 417 | 0 | 0 | 0 | 265 | 0 | 945 | 0 | 517 | 0 | 0 | 0 | 8
2022-02-21 | A69796 | 1 | 고탄소 | P-AE1055LSM |  | Al 탈산 | B | 38 | 63 | 49100 | 80.63 | C | C | C |  | 1 | 1 |  | 1520 | 1541 | 5800 |  |  | 5800 | 57.12 | 12 | 101532 | 1602 |  | Y | 43 | 34 | [7 empty] | 양성호 | 2 | [6 empty] | 106.3 | 12-8 | 0 | 227.45 | A |  | 1593 | 3 | 0.25 | 1552 | 1.08 | 68 | 34 | 343 | 5:43 | 25 | 25 | 119 | 0 |  | 0 |  | 600 | N2 | 2022-02-22 01:51 | 2022-02-22 02:06 | 15 | 2022-02-22 01:51 | 16 |  |  |  |  | Y |  |  |  | Y | [5 empty] | 0 | 233.49 | [23 empty] | 20.29 | 0 | A |  |  | 7.306 | 29.162 | 51.188 | 0.164 | 7.006 | 1.755 | 1417.52 | 92 | 0 | 879 | 29 | 0 | 221 | 0 | 849 | 0 | 640 | 0 | 0 | 97 | 34
2022-02-21 | B69181 | 2 | 중탄소 | SCM440J | TUNDISH교체 | Al 탈산 | B | 29 | 64 | 50050 | 122.62 | C | C |  | C | 1 |  | 1 | 1540 | 1520 | 10200 |  |  | 10200 | 109.61 | 11 | 93060 | 1644 |  | Y | 55 | 49 | [7 empty] | 추창도 | 2 |  |  |  |  | Y |  | 103.45 | 12-5 | 202.81 | 14.39 | A |  | 1661 | 1 | 0.37 | 1586 | 1.6 | 91 | 39 | 278 | 4:38 | 13 | 22 | 0 | 133 |  | 51.57 | 0 | 0 | AR | 2022-02-22 03:09 | 2022-02-22 03:24 | 14 | 2022-02-22 02:44 | 40 |  |  |  |  | N | [7 empty] | 5 |  | 14.98 | 0 | [16 empty] | 0.9 |  |  | 1.6 |  |  |  | 0.25 | 0.25 | A | [9 empty] | 1302 | 0 | 908 | 46 | 0 | 242 | 0 | 899 | 0 | 206 | 0 | 0 | 77 | 27 |  |  |  |  | 1
2022-02-21 | A69797 | 1 | 고탄소 | P-AE1055LSM |  | Al 탈산 | B | 30 | 28 | 52700 | 82.67 | C | C | C |  | 1 | 1 |  | 1520 | 1557 | 5300 |  |  | 5300 | 52.2 | 12 | 101532 | 1605 |  | Y | 43 | 32 | [7 empty] | 양성호 | 2 |  | Y |  |  |  |  | 105.2 | 13-4 | 2.43 | 68.19 | A |  | 1590 | 3 | 0.25 | 1554 | 0.95 | 70 | 34 | 313 | 5:13 | 25 | 25 | 120 | 0 |  | 0 |  | 700 | N2 | 2022-02-22 02:56 | 2022-02-22 03:14 | 18 | 2022-02-22 02:54 | 20 |  |  |  |  | Y |  |  |  | Y | [5 empty] | 0 | 265.37 | [23 empty] | 0.02 | 0 | A |  |  | 6.62 | 28.369 | 52.498 | 0.174 | 7.93 | 1.85 | 1560.93 | 0 | 0 | 811 | 43 | 0 | 202 | 0 | 1062 | 0 | 743 | 0 | 0 | 96 | 8
2022-02-21 | B69182 | 2 | 중탄소 | SCM440J |  | Al 탈산 | B | 37 | 80 | 49300 | 147.58 | C | C |  | C | 1 |  | 1 | 1540 | 1548 | 6500 |  |  | 6500 | 66.41 | 13 | 97873 | 1614 |  | Y | 40 | 35 | [7 empty] | 추창도 | 2 |  |  |  |  | Y |  | 103.6 | 12-2 | 257.3 | 0 | A |  | 1620 | 1 | 0.35 | 1560 | 1.42 | 65 | 26 | 228 | 3:48 | 15 | 17 | 0 | 134 |  | 58.63 | 0 | 0 | AR | 2022-02-22 04:45 | 2022-02-22 04:30 | -16 | 2022-02-22 03:34 | 56 | [12 empty] | 9 |  | 13.63 | 0 | [23 empty] | 0.49 | 0.49 | A |  |  | 6.248 | 29.293 | 51.638 | 0.124 | 8.264 | 1.762 | 1458.37 | 1313 | 0 | 348 | 81 | 0 | 322 | 0 | 897 | 0 | 409 | 0 | 0 | 76 | 41
2022-02-21 | A69798 | 1 | 고탄소 | P-AE1055LSM |  | Al 탈산 | B | 36 | 28 | 52800 | 81.3 | C | C | C |  | 1 | 1 |  | 1520 | 1562 | 4600 |  |  | 4600 | 45.31 | 12 | 101532 | 1610 | 356 | Y | 43 | 28 | [7 empty] | 양성호 | 2 |  | Y | [6 empty] | 36.1 | 41.02 | A |  | 1596 | 3 | 0.26 | 1557 | 1.03 | 73 | 33 | 401 | 6:41 | 25 | 25 | 121 | 0 |  | 0 |  | 800 | N2 | 2022-02-22 03:56 | 2022-02-22 04:19 | 23 | 2022-02-22 03:55 | 24 |  |  |  |  | Y |  |  |  | Y | [5 empty] | 0 | 280.41 | [23 empty] | 4.06 | 0 | A |  |  | 4.384 | 32.372 | 50.101 | 0.084 | 11.428 | 1.547 | 1463.76 | 54 | 0 | 825 | 45 | 0 | 225 | 0 | 752 | 0 | 553 | 0 | 0 | 97 | 26
2022-02-21 | B69183 | 2 | 중탄소 | SCM440J |  | Al 탈산 | B | 6 | 19 | 52900 | 114.75 | C | C |  | C | 1 |  | 1 | 1540 | 1519 | 7500 |  |  | 7500 | 83.15 | 11 | 90200 | 1615 |  | N | 63 | 40 | [7 empty] | 추창도 | 2 |  |  |  |  | Y |  | 100.9 | 13-2 | 257.89 | 0 | A |  | 1612 | 1 | 0.39 | 1554 | 1.18 | 59 | 28 | 255 | 4:15 | 15 | 16 | 0 | 135 |  | 29.96 | 0 | 0 | AR | 2022-02-22 05:23 | 2022-02-22 05:38 | 16 | 2022-02-22 05:10 | 29 |  |  |  |  | N | [7 empty] | 4 |  | 8.76 | 0 | [23 empty] | 0.22 | 0.22 | A | [9 empty] | 1362 | 0 | 407 | 91 | 0 | 486 | 0 | 1449 | 0 | 569 | 0 | 0 | 156 | 33
2022-02-21 | A69799 | 1 | 고탄소 | AE1055LS |  | Al 탈산 | B | 21 | 49 | 50400 | 91.95 | C | C | C |  | 1 | 1 |  | 1520 | 1581 | 4800 |  |  | 4800 | 47.28 | 12 | 101520 | 1592 |  | Y | 42 | 28 | [7 empty] | 양성호 | 2 |  | Y |  |  |  |  | 108.55 | 13-3 | 6.72 | 60.27 | A |  | 1590 | 3 | 0.25 | 1547 | 0.86 | 63 | 30 | 353 | 5:53 | 25 | 25 | 122 | 0 |  | 0 |  | 600 | N2 | 2022-02-22 05:06 | 2022-02-22 05:23 | 17 | 2022-02-22 05:05 | 18 |  |  |  |  | Y |  |  |  | Y | [5 empty] | 0 | 316.97 | [23 empty] | 25.75 | 3.36 | A | [9 empty] | 53 | 0 | 847 | 43 | 0 | 221 | 0 | 949 | 0 | 708 | 0 | 0 | 171 | 20
2022-02-21 | A69800 | 1 | 고탄소 | AE1055LS |  | Al 탈산 | B | 38 | 64 | 48900 | 96.1 | C | C | D |  | 1 | 1 |  | 1520 | 1647 | 4000 |  |  | 4000 | 39.4 | 12 | 101520 | 1584 |  | Y | 57 | 31 | [7 empty] | 양성호 | 2 | [8 empty] | 102.43 | 98.99 | A |  | 1584 | 3 | 0.29 | 1558 | 0.7 | 74 | 38 | 342 | 5:42 | 25 | 25 | 123 | 0 |  | 0 |  | 700 | N2 | 2022-02-22 06:07 | 2022-02-22 06:29 | 22 | 2022-02-22 06:05 | 24 |  |  |  |  | Y |  |  |  | Y | [5 empty] | 0 | 267.66 | [23 empty] | 0.01 | 0 | B | [9 empty] | 0 | 0 | 760 | 35 | 0 | 301 | 0 | 1100 | 0 | 805 | 0 | 0 | 96 | 50
2022-02-21 | B69184 | 2 | 중탄소 | SCM440 |  | Al 탈산 | B | 33 | 81 | 48300 | 90.63 | C | C |  | D | 1 |  | 1 | 1540 | 1549 | 6100 |  |  | 6100 | 41.43 | 18 | 147252 | 1613 |  | Y | 44 | 33 | [7 empty] | 추창도 | 2 |  |  |  |  | Y |  | 100.5 | 11-9 | 23.6 | 196.42 | A |  | 1607 | 1 | 0.47 | 1555 | 1.37 | 59 | 21 | 249 | 4:09 | 15 | 17 | 0 | 136 | 250 | 197.79 | 0 | 0 | N2 | 2022-02-22 06:20 | 2022-02-22 06:41 | 21 | 2022-02-22 06:10 | 31 |  |  |  |  | N | [8 empty] | 5 | 0 | 38.18 | [20 empty] | 0.36 |  |  | 0 | 0 | A | [9 empty] | 1321 | 0 | 253 | 32 | 0 | 308 | 0 | 896 | 0 | 416 | 0 | 0 | 51 | 38
2022-02-21 | A69801 | 1 | 고탄소 | AE1055LS |  | Al 탈산 | B | 30 | 29 | 52800 | 83.27 | C | D | D |  | 1 | 1 |  | 1520 | 1585 | 3900 |  |  | 3900 | 46.1 | 10 | 84600 | 1609 |  | Y | 40 | 17 | [7 empty] | 양성호 | 2 | [8 empty] | 0 | 219.49 | A |  | 1609 | 3 | 0.26 | 1548 | 1.39 | 64 | 32 | 345 | 5:45 | 25 | 25 | 124 | 0 |  | 0 |  | 700 | N2 | 2022-02-22 07:11 | 2022-02-22 07:29 | 18 | 2022-02-22 07:11 | 18 |  |  |  |  | Y |  |  |  | Y | [5 empty] | 0 | 23.53 | [23 empty] | 5.32 | 0 | A | [9 empty] | 0 | 0 | 840 | 43 | 0 | 168 | 0 | 745 | 0 | 494 | 0 | 0 | 94 | 44
2022-02-21 | B69185 | 2 | 중탄소 | SCM440-F |  | Al 탈산 | B | 29 | 65 | 49950 | 90.3 | C | D |  | D | 1 |  | 1 | 1540 | 1542 | 7200 |  |  | 7200 | 167.08 | 6 | 43092 | 1613 |  | Y | 45 | 40 | [13 empty] | Y |  | 104.05 | 12-5 | 0 | 99.05 | A |  | 1604 | 1 | 0.56 | 1554 | 1.19 | 59 | 24 | 303 | 5:03 | 15 | 16 | 0 | 137 | 200 | 163.13 | 0 | 0 | N2 | 2022-02-22 07:26 | 2022-02-22 07:44 | 18 | 2022-02-22 07:16 | 28 |  |  |  |  | N | [7 empty] | 3 | 4 | 0 | 32.78 | [23 empty] | 0.37 | 0.37 | A | [9 empty] | 1450 | 0 | 248 | 16 | 0 | 198 | 0 | 902 | 0 | 204 | 0 | 0 | 56 | 8
2022-02-22 | A69802 | 1 | 고탄소 | AE1055LS |  | Al 탈산 | B | 36 | 29 | 52900 | 80.4 | D | D | D |  | 1 | 1 |  | 1520 | 1593 | 3700 |  |  | 3700 | 36.45 | 12 | 101520 | 1623 |  | Y | 42 | 19 | [7 empty] | 차승주 | 2 | [8 empty] | 0 | 108.44 | A |  | 1594 | 3 | 0.27 | 1555 | 0.93 | 71 | 37 | 350 | 5:50 | 25 | 25 | 125 | 0 |  | 0 |  | 700 | N2 | 2022-02-22 08:14 | 2022-02-22 08:27 | 14 | 2022-02-22 08:14 | 14 |  |  |  |  | Y |  |  |  | Y | [5 empty] | 0 | 304.58 | [23 empty] | 7.04 | 0 | A | [9 empty] | 0 | 0 | 848 | 18 | 0 | 180 | 0 | 710 | 0 | 492 | 0 | 0 | 68 | 47
2022-02-22 | B69186 | 2 | 중탄소 | SCM440-F |  | Al 탈산 | B | 37 | 81 | 49250 | 89.62 | D | D |  | D | 1 |  | 1 | 1540 | 1526 | 6300 |  |  | 6300 | 66.58 | 12 | 94620 | 1586 | 709 | Y | 41 | 36 | [7 empty] | 김규완 | 2 |  |  |  |  | Y |  | 94.95 | 11-4 | 0 | 95.77 | A |  | 1614 | 1 | 0.6 | 1552 | 1.36 | 57 | 24 | 305 | 5:05 | 15 | 22 | 0 | 138 | 60 | 317.84 | 0 | 0 | N2 | 2022-02-22 08:38 | 2022-02-22 08:55 | 18 | 2022-02-22 08:28 | 27 |  |  |  |  | N | [7 empty] | 4 | 5 | 0 | 80.02 | [23 empty] | 0.33 | 0.33 | A | [9 empty] | 1251 | 63 | 0 | 69 | 0 | 204 | 0 | 798 | 0 | 205 | 0 | 0 | 57 | 0
2022-02-22 | A69803 | 1 | 고탄소 | AE1055LS | 연주종료 | Al 탈산 | B | 21 | 50 | 50300 | 79.8 | D | D | D |  | 1 | 1 |  | 1520 | 1558 | 4800 |  |  | 4800 | 53.5 | 12 | 89720 | 1622 |  | Y | 41 | 23 | [7 empty] | 김덕진 | 2 | [6 empty] | 108.35 | 13-3 | 25.96 | 60.04 | A |  | 1622 | 3 | 0.27 | 1559 | 1.54 | 75 | 40 | 311 | 5:11 | 25 | 25 | 126 | 0 |  | 0 |  | 700 | N2 | 2022-02-22 09:14 | 2022-02-22 09:26 | 12 | 2022-02-22 09:14 | 12 |  |  |  |  | Y |  |  |  | Y | [5 empty] | 0 | 299.9 | [23 empty] | 8.27 | 0 | A | [9 empty] | 0 | 0 | 908 | 33 | 0 | 185 | 0 | 701 | 0 | 544 | 0 | 0 | 0 | 61
2022-02-22 | B69187 | 2 | 중탄소 | SCM440-F |  | Al 탈산 | B | 6 | 20 | 52700 | 88.42 | D | D | D |  | 1 | 1 |  | 1540 | 1533 | 5900 |  |  | 5900 | 62.71 | 11 | 94088 | 1593 |  | Y | 64 | 33 | [7 empty] | 김규완 | 2 |  |  |  |  | N |  |  |  | 0 | 106.4 | A |  | 1593 | 3 | 0.28 | 1562 | 1.29 | 67 | 28 | 341 | 5:41 | 15 | 15 | 127 | 0 |  | 0 |  | 999 | N2 | 2022-02-22 09:39 | 2022-02-22 09:58 | 19 | 2022-02-22 09:39 | 19 |  |  |  |  | N |  |  |  | Y | [5 empty] | 0 | 207.03 | [23 empty] | 8.78 | 0 | A | [9 empty] | 1320 | 0 | 712 | 0 | 0 | 248 | 0 | 798 | 0 | 206 | 0 | 0 | 0 | 22
2022-02-22 | A69804 | 1 | 중탄소 | SCM440-F |  | Al 탈산 | B | 38 | 65 | 49000 | 81.18 | D | D | D |  | 1 | 1 |  | 1530 | 1535 | 6700 |  |  | 6700 | 71.56 | 11 | 93632 | 1598 |  | Y | 40 | 32 | [7 empty] | 차승주 | 2 |  | Y |  |  |  |  | 109.5 | 12-10 | 0 | 250.84 | A |  | 1600 | 3 | 0.28 | 1570 | 0.75 | 75 | 36 | 354 | 5:54 | 15 | 16 | 128 | 0 |  | 0 |  | 999 | N2 | 2022-02-22 10:38 | 2022-02-22 11:05 | 27 | 2022-02-22 10:36 | 28 |  |  |  |  | N |  |  |  | Y | [5 empty] | 0 | 297.76 | [23 empty] | 10.14 | 0.78 | A | [9 empty] | 1564 | 26 | 818 | 25 | 0 | 147 | 0 | 496 | 0 | 196 | 0 | 0 | 0 | 14
2022-02-22 | A69805 | 1 | 중탄소 | SCM440 | TUNDISH교체전 | Al 탈산 | B | 30 | 30 | 52700 | 81.07 | D | D | D |  | 1 | 1 |  | 1530 | 1564 | 4900 |  |  | 4900 | 38.37 | 17 | 127698 | 1623 |  | Y | 44 | 23 | [7 empty] | 차승주 | 2 | [8 empty] | 0 | 253.99 | A |  | 1592 | 3 | 0.28 | 1556 | 1 | 60 | 23 | 377 | 6:17 | 15 | 16 | 129 | 0 |  | 0 |  | 800 | N2 | 2022-02-22 11:38 | 2022-02-22 12:17 | 40 | 2022-02-22 11:36 | 41 |  |  |  |  | N |  |  |  | Y | [5 empty] | 0 | 277.46 | [20 empty] | 0.56 |  |  | 11.6 | 0.78 | A | [9 empty] | 1388 | 0 | 750 | 16 | 0 | 141 | 0 | 399 | 0 | 202 | 0 | 0 | 0 | 17
2022-02-22 | A69806 | 1 | 중탄소 | AE4140 | TUNDISH교체 | Al 탈산 | B | 36 | 30 | 52700 | 74.48 | D | D | D |  | 1 | 1 |  | 1530 | 1583 | 5900 |  |  | 5900 | 63.39 | 11 | 93071 | 1660 |  | Y | 39 | 28 | [7 empty] | 차승주 | 2 | [6 empty] | 96.4 | 12-4 | 0 | 237.29 | A |  | 1648 | 3 | 0.25 | 1603 | 1.29 | 109 | 43 | 397 | 6:37 | 16 | 20 | 130 | 0 |  | 0 |  | 400 | N2 | 2022-02-22 12:39 | 2022-02-22 13:49 | 70 | 2022-02-22 12:39 | 70 |  |  |  |  | Y |  |  |  | Y | [5 empty] | 0 | 230.2 | [19 empty] | 1.5 |  |  |  | 12.98 | 0.78 | A | [9 empty] | 1076 | 0 | 818 | 39 | 0 | 145 | 0 | 473 | 0 | 199 | 0 | 0 | 0 | 28 |  |  |  |  | 1
2022-02-22 | B69188 | 2 | 중탄소 | AE4140 |  | Al 탈산 | B | 21 | 51 | 50100 | 103.18 | D | D |  | B | 1 |  | 1 | 1540 | 1529 | 8300 |  |  | 8300 | 89.18 | 11 | 93071 | 1635 |  | Y | 45 | 41 | [7 empty] | 김규완 | 2 |  |  |  |  | Y |  | 104.1 | 12-8 | 0 | 82.06 | A |  | 1636 | 1 | 0.44 | 1564 | 1.49 | 70 | 31 | 526 | 8:46 | 16 | 17 | 0 | 1 |  | 66.18 | 0 | 0 | N2 | 2022-02-22 14:17 | 2022-02-22 14:52 | 34 | 2022-02-22 13:59 | 52 |  |  |  |  | Y | [7 empty] | 6 | 4.5 | 0 | 20.72 | [20 empty] | 0.47 |  |  | 0.28 | 0.28 | A | [9 empty] | 1286 | 0 | 256 | 41 | 0 | 265 | 0 | 503 | 0 | 0 | 0 | 0 | 0 | 16 |  |  | 4
2022-02-22 | B69189 | 2 | 중탄소 | AE4140 |  | Al 탈산 | B | 38 | 66 | 48900 | 97.35 | B | B |  | B | 1 |  | 1 | 1540 | 1530 | 7600 |  |  | 7600 | 75.71 | 12 | 100382 | 1635 |  | Y | 44 | 37 | [7 empty] | 임승우 | 2 |  |  |  |  | Y |  | 101.5 | 12-2 | 5.08 | 219.66 | A |  | 1624 | 1 | 0.31 | 1561 | 0 | 67 | 33 | 401 | 6:41 | 18 | 19 | 0 | 2 |  | 64.3 | 0 | 0 | N2 | 2022-02-22 15:38 | 2022-02-22 15:56 | 18 | 2022-02-22 15:28 | 27 |  |  |  |  | Y | [8 empty] | 5 | 0 | 23.5 | [20 empty] | 0.49 |  |  | 0.52 | 0.52 | A | [9 empty] | 1251 | 0 | 488 | 17 | 0 | 255 | 0 | 642 | 0 | 206 | 0 | 0 | 70 | 5 |  |  | 4
2022-02-22 | B69190 | 2 | 중탄소 | AE4140 |  | Al 탈산 | B | 29 | 66 | 49400 | 85.58 | B | B |  | B | 1 |  | 1 | 1540 | 1549 | 6900 |  |  | 6900 | 47.97 | 17 | 143837 | 1633 |  | Y | 42 | 35 | [7 empty] | 임승우 | 2 | [6 empty] | 99.6 | 12-1 | 0.01 | 134.07 | A |  | 1623 | 1 | 0.23 | 1568 | 1.34 | 74 | 32 | 341 | 5:41 | 16 | 16 | 0 | 3 | 30 | 45.83 | 0 | 0 | N2 | 2022-02-22 16:34 | 2022-02-22 16:57 | 23 | 2022-02-22 16:25 | 33 |  |  |  |  | Y | [8 empty] | 4.5 | 0 | 19.33 | 5시간대기래들 온도상향이송 | [19 empty] | 0.93 |  |  | 0.27 | 0.27 | A | [9 empty] | 1097 | 0 | 0 | 12 | 0 | 366 | 0 | 1000 | 0 | 205 | 0 | 0 | 106 | 0 |  |  | 4
2022-02-22 | A69807 | 1 | 고탄소 | STB2 | 연주시작 | Al 탈산 | B | 36 | 31 | 52600 | 105.1 | B | B | B |  | 1 | 1 |  | 1520 | 1554 | 6600 |  |  | 6600 | 82 | 10 | 80490 | 1604 |  | Y | 46 | 39 | [7 empty] | 김형철 | 2 | [6 empty] | 90.15 | 11-7 | 278.47 | 0 | A |  | 1589 | 3 | 0.25 | 1549 | 0.7 | 93 | 39 | 348 | 5:48 | 25 | 25 | 1 | 0 |  | 0 |  | 350 | AR | 2022-02-22 17:53 | 2022-02-22 18:27 | 34 | 2022-02-22 17:51 | 36 |  |  |  |  | Y |  |  |  | Y | [5 empty] | 118.2 | 67.55 | [19 empty] | 1.75 | 1.37 |  |  | 0.3 | 0 | A | [9 empty] | 0 | 20 | 99 | 0 | 0 | 128 | 0 | 994 | 0 | 398 | 0 | 0 | 158 | 43 |  |  |  |  | 1
2022-02-22 | B69191 | 2 | 중탄소 | AE4140M9 |  | Al 탈산 | B | 33 | 82 | 48450 | 89.85 | B | B |  | B | 1 |  | 1 | 1540 | 1503 | 9100 |  |  | 9100 | 215.1 | 5 | 42305 | 1629 |  | Y | 48 | 42 | 출강온도 낮아서 9 탭사용.. | [6 empty] | 임승우 | 2 | [6 empty] | 105.25 | 12-3 | 249.64 | 0 | A |  | 1626 | 1 | 0.28 | 1564 | 1.6 | 72 | 35 | 323 | 5:23 | 16 | 17 | 0 | 4 | 30 | 33.18 | 0 | 0 | AR | 2022-02-22 17:49 | 2022-02-22 18:01 | 11 | 2022-02-22 17:42 | 19 |  |  |  |  | Y | [8 empty] | 4.5 | 15.46 | 0 | [20 empty] | 0.56 |  |  | 0.2 | 0.2 | A | [9 empty] | 1402 | 0 | 895 | 32 | 0 | 264 | 0 | 695 | 0 | 206 | 0 | 0 | 68 | 13 |  |  | 9
2022-02-22 | B69192 | 2 | 중탄소 | AE4140M9 |  | Al 탈산 | B | 21 | 52 | 50100 | 81.77 | B | B |  | B | 1 |  | 1 | 1540 | 1533 | 6800 |  |  | 6800 | 66.97 | 12 | 101532 | 1631 |  | Y | 38 | 32 | 연주쫒겨 출강온도 낮아서 9탭 사용... | [6 empty] | 임승우 | 2 | [6 empty] | 101 | 12-5 | 155.93 | 0 | A |  | 1632 | 1 | 0.3 | 1566 | 1.73 | 74 | 35 | 286 | 4:46 | 16 | 17 | 0 | 5 |  | 81.58 | 0 | 0 | AR | 2022-02-22 18:43 | 2022-02-22 19:12 | 29 | 2022-02-22 18:32 | 40 |  |  |  |  | Y | [8 empty] | 4.5 | 19.98 | 0 | [20 empty] | 0.82 |  |  | 0.42 | 0.42 | A | [9 empty] | 1199 | 0 | 755 | 38 | 0 | 311 | 0 | 746 | 0 | 206 | 0 | 0 | 59 | 10 |  |  | 14
2022-02-22 | A69808 | 1 | 고탄소 | STB2 |  | Al 탈산 | B | 30 | 31 | 52800 | 90.83 | B | B | B |  | 1 | 1 |  | 1520 | 1530 | 6000 |  |  | 6000 | 72.15 | 10 | 83164 | 1591 | 369 | Y | 41 | 36 | [7 empty] | 김형철 | 2 | [6 empty] | 98.1 | 12-6 | 270.04 | 0 | A |  | 1585 | 3 | 0.22 | 1533 | 1.06 | 77 | 37 | 263 | 4:23 | 25 | 25 | 2 | 0 |  | 0 |  | 370 | AR | 2022-02-22 19:02 | 2022-02-22 19:21 | 19 | 2022-02-22 19:00 | 21 |  |  |  |  | Y |  |  |  | Y | [5 empty] | 110.59 | 54.99 | [20 empty] | 1.401 |  |  | 1.41 | 0 | A | [9 empty] | 0 | 76 | 361 | 0 | 0 | 118 | 0 | 705 | 0 | 396 | 0 | 0 | 0 | 73
2022-02-22 | B69193 | 2 | 중탄소 | AE4140M9 |  | Al 탈산 | B | 38 | 67 | 49000 | 88.05 | B | B |  | B | 1 |  | 1 | 1540 | 1505 | 8300 |  |  | 8300 | 81.75 | 12 | 101532 | 1601 | 360 | Y | 43 | 38 | 출강온도 낮고 연주쫒겨 9탭사용 | [6 empty] | 임승우 | 2 | [6 empty] | 105.2 | 12-6 | 252.06 | 0 | A |  | 1620 | 1 | 0.3 | 1559 | 1.6 | 67 | 33 | 294 | 4:54 | 16 | 18 | 0 | 6 |  | 46.35 | 0 | 0 | AR | 2022-02-22 20:02 | 2022-02-22 20:20 | 18 | 2022-02-22 19:52 | 28 |  |  |  |  | Y | [8 empty] | 4.3 | 18.22 | 0 | [20 empty] | 0.66 |  |  | 0.37 | 0.37 | A | [9 empty] | 1438 | 0 | 918 | 61 | 0 | 290 | 0 | 792 | 0 | 205 | 0 | 0 | 90 | 23 |  |  | 9
2022-02-22 | A69809 | 1 | 고탄소 | STB2 |  | Al 탈산 | B | 1 | 44 | 51400 | 92.97 | B | B | B |  | 1 | 1 |  | 1520 | 1536 | 6700 |  |  | 6700 | 79.19 | 10 | 84610 | 1587 |  | Y | 47 | 41 | [7 empty] | 김형철 | 2 | [6 empty] | 98.05 | 12-3 | 271.69 | 0 | A |  | 1587 | 3 | 0.21 | 1539 | 1.07 | 83 | 40 | 251 | 4:11 | 25 | 25 | 3 | 0 |  | 0 |  | 370 | AR | 2022-02-22 20:10 | 2022-02-22 20:20 | 10 | 2022-02-22 20:09 | 11 |  |  |  |  | Y |  |  |  | Y | [5 empty] | 109.89 | 43.31 | [20 empty] | 1.32 |  |  | 2.8 | 0 | A | [9 empty] | 0 | 17 | 266 | 0 | 0 | 119 | 0 | 599 | 0 | 405 | 0 | 0 | 0 | 55
2022-02-22 | B69194 | 2 | 중탄소 | AE4140M9 | 잔강최소화전 | Al 탈산 | B | 29 | 67 | 49600 | 85.73 | B | B |  | B | 1 |  | 1 | 1540 | 1529 | 7700 |  |  | 7700 | 76.81 | 12 | 100251 | 1611 |  | Y | 44 | 38 | [7 empty] | 임승우 | 2 | [6 empty] | 109.1 | 12-10 | 183.39 | 0 | A |  | 1606 | 1 | 0.24 | 1554 | 1.47 | 62 | 23 | 280 | 4:40 | 16 | 16 | 0 | 7 | 20 | 21.76 | 0 | 0 | AR | 2022-02-22 21:07 | 2022-02-22 21:30 | 23 | 2022-02-22 20:58 | 32 |  |  |  |  | Y | [8 empty] | 4 | 12.36 | 0 | [20 empty] | 0.92 |  |  | 0.06 | 0.06 | A | [9 empty] | 1431 | 0 | 911 | 41 | 0 | 361 | 0 | 897 | 0 | 204 | 0 | 0 | 108 | 26 |  |  | 9
2022-02-22 | A69810 | 1 | 고탄소 | STB2 |  | Al 탈산 | B | 6 | 21 | 52300 | 78.82 | B | B | B |  | 1 | 1 |  | 1520 | 1535 | 6000 |  |  | 6000 | 59.09 | 12 | 101532 | 1567 |  | Y | 41 | 36 | [7 empty] | 김형철 | 2 |  | Y |  |  |  |  | 101 | 13-1 | 286.83 | 0 | A |  | 1567 | 3 | 0.21 | 1522 | 1.25 | 66 | 22 | 255 | 4:15 | 25 | 25 | 4 | 0 |  | 0 |  | 370 | AR | 2022-02-22 21:13 | 2022-02-22 21:25 | 12 | 2022-02-22 21:11 | 14 |  |  |  |  | Y |  |  |  | Y | [5 empty] | 126.73 | 4.9 | [20 empty] | 0.818 |  |  | 0.09 | 0 | A | [9 empty] | 0 | 0 | 295 | 0 | 0 | 118 | 0 | 699 | 0 | 503 | 0 | 0 | 44 | 56
2022-02-22 | B69195 | 2 | 중탄소 | AE4145MA2 | 잔강최소화 | Al 탈산 | B | 33 | 83 | 48250 | 104.88 | B | B |  | C | 1 |  | 1 | 1540 | 1511 | 9800 |  |  | 9800 | 98.84 | 13 | 99148 | 1613 |  | Y | 52 | 47 | 연주쫒겨 출강온도 낮아서 9탭사용.. | [6 empty] | 임승우 | 2 | [8 empty] | 242.15 | 0 | A |  | 1621 | 1 | 0.32 | 1558 | 1.41 | 72 | 27 | 297 | 4:57 | 20 | 21 | 0 | 8 |  | 37.43 | 0 | 0 | AR | 2022-02-22 22:41 | 2022-02-22 23:00 | 18 | 2022-02-22 22:29 | 30 | [12 empty] | 3 |  | 11.58 | 0 | [20 empty] | 0.66 |  |  | 0.18 | 0.18 | A | [9 empty] | 2090 | 0 | 594 | 101 | 0 | 321 | 0 | 800 | 0 | 205 | 0 | 0 | 109 | 16 |  |  | 17
2022-02-22 | A69811 | 1 | 고탄소 | STB2 |  | Al 탈산 | B | 36 | 32 | 52900 | 86.57 | B | B | C |  | 1 | 1 |  | 1520 | 1547 | 5500 |  |  | 5500 | 54.17 | 12 | 101532 | 1561 |  | Y | 43 | 36 | [7 empty] | 김형철 | 2 |  | Y | [6 empty] | 242.92 | 0 | A |  | 1557 | 3 | 0.21 | 1515 | 0.95 | 59 | 25 | 256 | 4:16 | 25 | 32 | 5 | 0 |  | 0 |  | 350 | AR | 2022-02-22 22:27 | 2022-02-22 22:37 | 9 | 2022-02-22 22:27 | 10 |  |  |  |  | Y |  |  |  | Y | [5 empty] | 113.09 | 32.94 | [20 empty] | 1.175 |  |  | 0.12 | 0 | A | [9 empty] | 0 | 50 | 334 | 0 | 0 | 115 | 0 | 971 | 0 | 695 | 0 | 0 | 87 | 88
2022-02-22 | A69812 | 1 | 고탄소 | STB2 |  | Al 탈산 | B | 30 | 32 | 52300 | 86.17 | C | C | C |  | 1 | 1 |  | 1520 | 1544 | 5600 |  |  | 5600 | 55.16 | 12 | 101532 | 1558 |  | Y | 46 | 34 | [7 empty] | 양성호 | 2 |  |  | Y |  |  |  | 104.1 | 13-2 | 306.22 | 0 | A |  | 1557 | 3 | 0.21 | 1518 | 0.98 | 62 | 28 | 257 | 4:17 | 25 | 25 | 6 | 0 |  | 0 |  | 450 | AR | 2022-02-22 23:29 | 2022-02-22 23:44 | 15 | 2022-02-22 23:28 | 16 |  |  |  |  | Y |  |  |  | Y | [5 empty] | 124.7 | 28.51 | [20 empty] | 0.942 |  |  | 11.23 | 0 | A | [9 empty] | 0 | 0 | 298 | 14 | 0 | 115 | 0 | 848 | 0 | 648 | 0 | 0 | 98 | 36
2022-02-22 | B69196 | 2 | 중탄소 | AE4145MA2 |  | Al 탈산 | B | 21 | 53 | 50250 | 115.85 | C | C |  | C | 1 |  | 1 | 1540 | 1567 | 7900 |  |  | 7900 | 81.49 | 13 | 96949 | 1604 |  | Y | 56 | 41 | [7 empty] | 추창도 | 2 |  |  |  |  | Y |  | 106.15 | 12-10 | 249.29 | 0 | A |  | 1614 | 1 | 0.25 | 1541 | 1.38 | 55 | 22 | 364 | 6:04 | 20 | 22 | 0 | 9 |  | 40.5 | 0 | 0 | AR | 2022-02-22 23:59 | 2022-02-23 00:12 | 13 | 2022-02-22 23:44 | 28 | [12 empty] | 7 |  | 16.75 | 0 | [20 empty] | 0.63 |  |  | 0.72 | 0.72 | A | [9 empty] | 2006 | 0 | 939 | 71 | 0 | 376 | 0 | 1096 | 0 | 510 | 0 | 0 | 51 | 35 |  |  | 13
2022-02-22 | A69813 | 1 | 고탄소 | STB2 |  | Al 탈산 | B | 1 | 45 | 50900 | 79.75 | C | C | C |  | 1 | 1 |  | 1520 | 1569 | 4900 |  |  | 4900 | 48.26 | 12 | 101532 | 1560 |  | Y | 43 | 29 | [7 empty] | 양성호 | 2 |  | Y |  |  |  |  | 106.55 | 13-2 | 209.27 | 0 | A |  | 1560 | 3 | 0.21 | 1519 | 1.14 | 63 | 24 | 292 | 4:52 | 25 | 25 | 7 | 0 |  | 0 |  | 450 | AR | 2022-02-23 00:23 | 2022-02-23 00:49 | 26 | 2022-02-23 00:21 | 28 |  |  |  |  | Y |  |  |  | Y | [5 empty] | 126.03 | 14.88 | [20 empty] | 1.044 |  |  | 0.03 | 0 | A | [9 empty] | 0 | 17 | 322 | 16 | 0 | 116 | 0 | 754 | 0 | 549 | 0 | 0 | 98 | 73
2022-02-22 | B69197 | 2 | 중탄소 | AE4145MA2 |  | Al 탈산 | B | 38 | 68 | 49250 | 116.9 | C | C |  | C | 1 |  | 1 | 1540 | 1539 | 8000 |  |  | 8000 | 87.69 | 11 | 91235 | 1623 |  | Y | 46 | 41 | [7 empty] | 추창도 | 2 |  |  |  |  | Y |  | 101.85 | 12-2 | 253.02 | 0 | A |  | 1619 | 1 | 0.26 | 1536 | 1.54 | 50 | 20 | 270 | 4:30 | 20 | 21 | 0 | 10 |  | 61.76 | 0 | 0 | AR | 2022-02-23 01:12 | 2022-02-23 01:23 | 12 | 2022-02-23 00:41 | 42 | [12 empty] | 10 |  | 18.21 | 0 | [20 empty] | 0.76 |  |  | 0.69 | 0.69 | A | [9 empty] | 1956 | 0 | 764 | 81 | 0 | 282 | 0 | 801 | 0 | 458 | 0 | 0 | 51 | 11 |  |  | 15
2022-02-22 | A69814 | 1 | 고탄소 | STB2 |  | Al 탈산 | B | 6 | 22 | 52900 | 79.33 | C | C | C |  | 1 | 1 |  | 1520 | 1540 | 5500 |  |  | 5500 | 54.83 | 12 | 100317 | 1560 |  | Y | 44 | 34 | [7 empty] | 양성호 | 2 | [6 empty] | 102.9 | 13-3 | 283.37 | 0 | A |  | 1560 | 3 | 0.21 | 1516 | 1.26 | 60 | 22 | 264 | 4:24 | 25 | 25 | 8 | 0 |  | 0 |  | 300 | AR | 2022-02-23 01:25 | 2022-02-23 01:55 | 30 | 2022-02-23 01:24 | 31 |  |  |  |  | Y |  |  |  | Y | [5 empty] | 107.22 | 26.62 | [20 empty] | 1.171 |  |  | 2.37 | 0 | A | [9 empty] | 0 | 52 | 310 | 21 | 0 | 119 | 0 | 755 | 0 | 551 | 0 | 0 | 97 | 63
2022-02-22 | B69198 | 2 | 중탄소 | AE4145MA2 | TUNDISH교체전 | Al 탈산 | B | 29 | 68 | 50150 | 104.83 | C | C |  | C | 1 |  | 1 | 1540 | 1551 | 8300 |  |  | 8300 | 84.91 | 15 | 97752 | 1597 |  | Y | 52 | 46 | [7 empty] | 추창도 | 2 |  |  |  |  | Y |  |  |  | 182.81 | 0 | A |  | 1613 | 1 | 0.28 | 1544 | 1.61 | 58 | 25 | 233 | 3:53 | 20 | 20 | 0 | 11 |  | 51 | 0 | 0 | AR | 2022-02-23 02:17 | 2022-02-23 02:31 | 14 | 2022-02-23 02:02 | 29 | [12 empty] | 2 |  | 13.36 | 0 | [20 empty] | 0.58 |  |  | 0.14 | 0.14 | A | [9 empty] | 1974 | 0 | 651 | 81 | 0 | 278 | 0 | 794 | 0 | 460 | 0 | 0 | 51 | 0 |  |  | 15
2022-02-22 | A69815 | 1 | 고탄소 | STB2 |  | Al 탈산 | B | 36 | 33 | 52400 | 93.63 | C | C | C |  | 1 | 1 |  | 1520 | 1545 | 6300 |  |  | 6300 | 74.46 | 10 | 84610 | 1541 |  | Y | 55 | 52 | [7 empty] | 양성호 | 2 | [6 empty] | 103.95 | 13-2 | 220.29 | 0 | A |  | 1541 | 3 | 0.21 | 1519 | 0.65 | 63 | 23 | 360 | 6:00 | 25 | 26 | 9 | 0 |  | 0 |  | 350 | AR | 2022-02-23 02:44 | 2022-02-23 02:59 | 15 | 2022-02-23 02:39 | 20 |  |  |  |  | Y |  |  |  | Y | [5 empty] | 101.66 | 46.1 | [19 empty] | 1.42 | 0.82 |  |  | 5.04 | 0 | A | [9 empty] | 0 | 324 | 271 | 14 | 0 | 118 | 0 | 948 | 0 | 697 | 0 | 0 | 97 | 58
2022-02-22 | B69199 | 2 | 중탄소 | SRD1 | TUNDISH교체 | Al 탈산 | B | 33 | 84 | 48500 | 104.37 | C | C |  | C | 1 |  | 1 | 1540 | 1520 | 9300 |  |  | 9300 | 98.98 | 12 | 93958 | 1652 |  | Y | 53 | 45 | [7 empty] | 추창도 | 2 |  |  |  |  | Y |  | 100 | 11-8 | 0.06 | 226.74 | A |  | 1652 | 1 | 0.35 | 1576 | 1.51 | 83 | 36 | 357 | 5:57 | 15 | 20 | 0 | 12 | 150 | 109.21 | 0 | 0 | N2 | 2022-02-23 03:27 | 2022-02-23 04:02 | 35 | 2022-02-23 03:16 | 46 |  |  |  |  | N | [7 empty] | 4 |  | 0 | 25.9 | [16 empty] | 1 |  |  | 1.47 |  |  |  | 0.57 | 0.57 | A | [9 empty] | 1440 | 0 | 240 | 32 | 0 | 224 | 0 | 745 | 0 | 409 | 0 | 0 | 51 | 35 |  |  | 9 |  | 1
2022-02-22 | A69816 | 1 | 고탄소 | STB2 |  | Al 탈산 | B | 30 | 33 | 52500 | 82.63 | C | C | C |  | 1 | 1 |  | 1520 | 1547 | 5200 |  |  | 5200 | 51.22 | 12 | 101532 | 1554 |  | Y | 46 | 32 | [7 empty] | 양성호 | 2 | [6 empty] | 104 | 13-2 | 270.07 | 0 | A |  | 1554 | 3 | 0.22 | 1518 | 0.97 | 62 | 28 | 274 | 4:34 | 25 | 25 | 10 | 0 |  | 0 |  | 450 | AR | 2022-02-23 03:44 | 2022-02-23 04:04 | 19 | 2022-02-23 03:43 | 20 |  |  |  |  | Y |  |  |  | Y | [5 empty] | 125.86 | 37.13 | [20 empty] | 1.091 |  |  | 8.09 | 0 | A | [9 empty] | 0 | 55 | 285 | 57 | 0 | 117 | 0 | 903 | 0 | 649 | 0 | 0 | 95 | 52
2022-02-22 | B69200 | 2 | 중탄소 | SRD1 |  | Al 탈산 | B | 21 | 54 | 50700 | 111.17 | C | C |  | C | 1 |  | 1 | 1540 | 1554 | 6600 |  |  | 6600 | 69.12 | 12 | 95490 | 1611 |  | Y | 43 | 35 | [7 empty] | 추창도 | 2 |  |  |  |  | Y |  | 97.4 | 12-1 | 4 | 305.06 | A |  | 1617 | 1 | 0.31 | 1565 | 1.47 | 72 | 28 | 259 | 4:19 | 15 | 15 | 0 | 13 |  | 78.28 | 0 | 0 | N2 | 2022-02-23 04:46 | 2022-02-23 05:05 | 19 | 2022-02-23 04:11 | 54 | [12 empty] | 8 |  | 0 | 16.39 | [23 empty] | 0.91 | 0.91 | A | [9 empty] | 1487 | 0 | 0 | 25 | 0 | 251 | 0 | 697 | 0 | 409 | 0 | 0 | 51 | 18
2022-02-22 | A69817 | 1 | 고탄소 | STB2 |  | Al 탈산 | B | 1 | 46 | 51000 | 81 | C | C | C |  | 1 | 1 |  | 1520 | 1547 | 5400 |  |  | 5400 | 63.82 | 10 | 84610 | 1558 |  | Y | 43 | 35 | [7 empty] | 양성호 | 2 |  | Y |  |  |  |  | 105.15 | 12-10 | 187.15 | 0 | A |  | 1558 | 3 | 0.21 | 1520 | 1 | 64 | 26 | 260 | 4:20 | 25 | 25 | 11 | 0 |  | 0 |  | 350 | AR | 2022-02-23 04:44 | 2022-02-23 05:08 | 24 | 2022-02-23 04:44 | 25 |  |  |  |  | Y |  |  |  | Y | [5 empty] | 114.31 | 46.85 | [20 empty] | 0.863 |  |  | 15.72 | 0 | A | [9 empty] | 0 | 30 | 321 | 29 | 0 | 118 | 0 | 948 | 0 | 649 | 0 | 0 | 97 | 53
2022-02-22 | B69201 | 2 | 중탄소 | SRD1 |  | Al 탈산 | B | 38 | 69 | 49300 | 96.25 | C | C |  | C | 1 |  | 1 | 1540 | 1542 | 6000 |  |  | 6000 | 60.98 | 12 | 98400 | 1613 |  | Y | 36 | 31 | [7 empty] | 추창도 | 2 |  |  |  |  | Y |  | 100.3 | 12-1 | 0.01 | 85.54 | A |  | 1616 | 1 | 0.31 | 1560 | 1.42 | 67 | 22 | 236 | 3:56 | 15 | 16 | 0 | 14 | 180 | 129.69 | 0 | 0 | N2 | 2022-02-23 05:35 | 2022-02-23 06:10 | 36 | 2022-02-23 05:11 | 59 | [12 empty] | 4 |  | 0 | 28.39 | [23 empty] | 0.44 | 0.44 | A | [9 empty] | 1441 | 0 | 144 | 20 | 0 | 243 | 0 | 699 | 0 | 405 | 0 | 0 | 50 | 63
2022-02-22 | A69818 | 1 | 고탄소 | STB2 |  | Al 탈산 | B | 6 | 23 | 52500 | 74.18 | C | C | C |  | 1 | 1 |  | 1520 | 1560 | 4500 |  |  | 4500 | 44.32 | 12 | 101532 | 1563 |  | Y | 40 | 27 | [7 empty] | 양성호 | 2 | [8 empty] | 205.89 | 0 | A |  | 1563 | 3 | 0.21 | 1521 | 1.27 | 65 | 24 | 267 | 4:27 | 25 | 26 | 12 | 0 |  | 0 |  | 350 | AR | 2022-02-23 05:41 | 2022-02-23 06:14 | 33 | 2022-02-23 05:40 | 34 |  |  |  |  | Y |  |  |  | Y | [5 empty] | 106.47 | 16.02 | [20 empty] | 0.962 |  |  | 17.85 | 0 | A | [9 empty] | 0 | 57 | 295 | 50 | 0 | 118 | 0 | 750 | 0 | 551 | 0 | 0 | 98 | 68
2022-02-22 | B69202 | 2 | 중탄소 | SCM440 |  | Al 탈산 | B | 29 | 69 | 49900 | 91.85 | C | C |  | A | 1 |  | 1 | 1540 | 1522 | 7800 |  |  | 7800 | 83.57 | 11 | 93335 | 1604 |  | Y | 45 | 39 | [7 empty] | 추창도 | 2 |  |  |  |  | Y |  | 101.7 | 12-2 | 0.12 | 205.21 | A |  | 1615 | 1 | 0.32 | 1559 | 1.5 | 63 | 22 | 299 | 4:59 | 15 | 15 | 0 | 15 |  | 68.14 | 0 | 0 | N2 | 2022-02-23 06:44 | 2022-02-23 07:13 | 29 | 2022-02-23 06:31 | 42 |  |  |  |  | N | [7 empty] | 5 | 5 | 0 | 18.67 | [20 empty] | 0.48 |  |  | 0.63 | 0.63 | A | [9 empty] | 1432 | 0 | 295 | 57 | 0 | 256 | 0 | 753 | 0 | 404 | 0 | 0 | 53 | 16 |  |  | 6
2022-02-22 | A69819 | 1 | 고탄소 | STB2 |  | Al 탈산 | B | 36 | 34 | 53000 | 81.68 | C | A | A |  | 1 | 1 |  | 1520 | 1548 | 5200 |  |  | 5200 | 51.22 | 12 | 101532 | 1561 |  | Y | 44 | 23 | [7 empty] | 양성호 | 2 | [6 empty] | 101.3 | 12-9 | 255.44 | 0 | A |  | 1561 | 3 | 0.21 | 1527 | 0.89 | 71 | 31 | 283 | 4:43 | 25 | 25 | 13 | 0 |  | 0 |  | 400 | AR | 2022-02-23 06:48 | 2022-02-23 07:16 | 28 | 2022-02-23 06:48 | 28 |  |  |  |  | Y |  |  |  | Y | [5 empty] | 107.04 | 42.5 | [20 empty] | 0.814 |  |  | 19.96 | 0 | A | [9 empty] | 0 | 9 | 313 | 33 | 0 | 116 | 0 | 751 | 0 | 553 | 0 | 0 | 97 | 40
2022-02-23 | B69203 | 2 | 중탄소 | SCM440 |  | Al 탈산 | B | 33 | 85 | 47200 | 97.43 | A | A |  | A | 1 |  | 1 | 1540 | 1507 | 7400 |  |  | 7400 | 79.03 | 11 | 93632 | 1625 |  | Y | 43 | 37 | [7 empty] | 임현진 | 2 |  |  |  |  | Y |  |  |  | 0 | 209.94 | A |  | 1633 | 1 | 0.34 | 1547 | 1.78 | 51 | 23 | 309 | 5:09 | 15 | 23 | 0 | 16 |  | 141.55 | 0 | 0 | N2 | 2022-02-23 07:53 | 2022-02-23 08:15 | 22 | 2022-02-23 07:40 | 34 |  |  |  |  | N | [7 empty] | 3 | 4.5 | 0 | 45.12 | [20 empty] | 0.24 |  |  | 0.4 | 0.4 | A | [9 empty] | 1223 | 0 | 352 | 57 | 0 | 203 | 0 | 553 | 0 | 202 | 0 | 0 | 87 | 15 |  |  | 6
2022-02-23 | A69820 | 1 | 고탄소 | STB2 |  | Al 탈산 | B | 30 | 34 | 52700 | 77.1 | A | A | A |  | 1 | 1 |  | 1520 | 1530 | 5600 |  |  | 5600 | 55.16 | 12 | 101532 | 1558 |  | Y | 40 | 33 |  |  | A69817 |  |  |  |  | 조관훈 | 2 |  | Y | [6 empty] | 200.98 | 0 | A |  | 1558 | 3 | 0.22 | 1525 | 0.92 | 69 | 21 | 270 | 4:30 | 25 | 26 | 14 | 0 |  | 0 |  | 400 | AR | 2022-02-23 07:45 | 2022-02-23 08:18 | 33 | 2022-02-23 07:43 | 35 |  |  |  |  | Y |  |  |  | Y | [5 empty] | 122.52 | 28.28 | [20 empty] | 1.044 |  |  | 22.23 | 0 | A | [9 empty] | 0 | 0 | 313 | 22 | 0 | 128 | 0 | 698 | 0 | 398 | 0 | 0 | 153 | 14
2022-02-23 | B69204 | 2 | 중탄소 | SCM440 |  | Al 탈산 | B | 21 | 55 | 49900 | 98.87 | A | A |  | A | 1 |  | 1 | 1540 | 1529 | 7400 |  |  | 7400 | 79.03 | 11 | 93632 | 1604 |  | Y | 47 | 37 | [7 empty] | 임현진 | 2 |  |  |  |  | Y |  |  |  | 0 | 268.67 | A |  | 1625 | 1 | 0.31 | 1546 | 1.81 | 50 | 22 | 298 | 4:58 | 15 | 19 | 0 | 17 |  | 146.94 | 0 | 0 | N2 | 2022-02-23 09:01 | 2022-02-23 09:15 | 13 | 2022-02-23 08:40 | 35 |  |  |  |  | N | [7 empty] | 3 | 4.5 | 0 | 39.81 | [20 empty] | 0.15 |  |  | 0.38 | 0.38 | A | [9 empty] | 1439 | 0 | 388 | 56 | 0 | 234 | 0 | 552 | 0 | 204 | 0 | 0 | 0 | 35 |  |  | 6
2022-02-23 | A69821 | 1 | 고탄소 | STB2 |  | Al 탈산 | B | 1 | 47 | 50600 | 83.43 | A | A | A |  | 1 | 1 |  | 1520 | 1537 | 5500 |  |  | 5500 | 65 | 10 | 84610 | 1576 |  | Y | 44 | 32 |  |  | A69818 |  |  |  |  | 조관훈 | 2 |  | Y |  |  |  |  | 102.05 | 12-7 | 238.52 | 0 | A |  | 1576 | 3 | 0.22 | 1529 | 1.18 | 73 | 24 | 317 | 5:17 | 25 | 25 | 15 | 0 |  | 0 |  | 400 | AR | 2022-02-23 08:56 | 2022-02-23 09:20 | 25 | 2022-02-23 08:55 | 25 |  |  |  |  | Y |  |  |  | Y | [5 empty] | 122.9 | 52.45 | [20 empty] | 0.924 |  |  | 24.83 | 0 | A | [9 empty] | 0 | 0 | 257 | 0 | 0 | 128 | 0 | 696 | 0 | 397 | 0 | 0 | 212 | 29
2022-02-23 | B69205 | 2 | 중탄소 | SCM440 |  | Al 탈산 | B | 38 | 70 | 49300 | 84.53 | A | A |  | A | 1 |  | 1 | 1540 | 1543 | 7100 |  |  | 7100 | 77.77 | 11 | 91300 | 1601 |  | Y | 45 | 40 | [7 empty] | 임현진 | 2 |  |  |  |  | Y |  | 101.2 | 12-1 | 0 | 179.7 | A |  | 1613 | 1 | 0.34 | 1560 | 1.61 | 64 | 25 | 251 | 4:11 | 15 | 15 | 0 | 18 |  | 84.2 | 0 | 0 | N2 | 2022-02-23 09:49 | 2022-02-23 10:19 | 30 | 2022-02-23 09:42 | 37 |  |  |  |  | N | [8 empty] | 4.5 | 0 | 25.66 | [20 empty] | 0.57 |  |  | 0 | 0 | A | [9 empty] | 1382 | 0 | 359 | 77 | 0 | 196 | 0 | 551 | 0 | 204 | 0 | 0 | 154 | 46 |  |  | 6
2022-02-23 | A69822 | 1 | 고탄소 | STB2 |  | Al 탈산 | B | 6 | 24 | 52300 | 79.08 | A | A | A |  | 1 | 1 |  | 1520 | 1547 | 5200 |  |  | 5200 | 51.22 | 12 | 101532 | 1567 |  | Y | 42 | 31 |  |  | A69819 |  |  |  |  | 조관훈 | 2 |  | Y |  |  |  |  | 103.15 | 13-3 | 205.14 | 0 | A |  | 1567 | 3 | 0.22 | 1525 | 1.17 | 69 | 34 | 304 | 5:04 | 25 | 25 | 16 | 0 |  | 0 |  | 400 | AR | 2022-02-23 09:53 | 2022-02-23 10:23 | 31 | 2022-02-23 09:52 | 31 |  |  |  |  | Y |  |  |  | Y | [5 empty] | 122.45 | 32.54 | [20 empty] | 1.181 |  |  | 26.91 | 0 | A | [9 empty] | 0 | 24 | 302 | 20 | 0 | 129 | 0 | 499 | 0 | 399 | 0 | 0 | 214 | 38
2022-02-23 | B69206 | 2 | 중탄소 | SCM440 |  | Al 탈산 | B | 29 | 70 | 49900 | 80.97 | A | A |  | A | 1 |  | 1 | 1540 | 1535 | 6200 |  |  | 6200 | 60.15 | 14 | 103082 | 1619 |  | Y | 44 | 33 | [7 empty] | 임현진 | 2 |  |  |  |  | Y |  |  |  | 0 | 186.29 | A |  | 1610 | 1 | 0.3 | 1556 | 1.85 | 60 | 20 | 259 | 4:19 | 15 | 16 | 0 | 19 |  | 91.21 | 0 | 0 | N2 | 2022-02-23 10:47 | 2022-02-23 11:25 | 38 | 2022-02-23 10:36 | 49 |  |  |  |  | N | [7 empty] | 2 | 5 | 0 | 24.12 | [23 empty] | 0.07 | 0.07 | A | [9 empty] | 1371 | 0 | 344 | 72 | 0 | 231 | 0 | 651 | 0 | 406 | 0 | 0 | 87 | 23 |  |  | 6
2022-02-23 | A69823 | 1 | 고탄소 | STB2 |  | Al 탈산 | B | 36 | 35 | 52300 | 81.63 | A | A | A |  | 1 | 1 |  | 1520 | 1530 | 5300 |  |  | 5300 | 63.16 | 10 | 83909 | 1566 |  | Y | 41 | 31 |  |  | A69820 |  |  |  |  | 조관훈 | 2 |  | Y |  |  |  |  | 102.55 | 12-10 | 265.25 | 0 | A |  | 1566 | 3 | 0.22 | 1521 | 1.13 | 65 | 23 | 286 | 4:46 | 25 | 25 | 17 | 0 |  | 0 |  | 400 | AR | 2022-02-23 11:09 | 2022-02-23 11:27 | 18 | 2022-02-23 11:07 | 20 |  |  |  |  | Y |  |  |  | Y | [5 empty] | 121.06 | 53.47 | [23 empty] | 29.85 | 0 | A | [9 empty] | 0 | 0 | 284 | 0 | 0 | 129 | 0 | 646 | 0 | 398 | 0 | 0 | 165 | 29
2022-02-23 | B69207 | 2 | 중탄소 | SCM440 | 잔강최소화전 | Al 탈산 | B | 32 | 68 | 50150 | 90 | A | A |  | A | 1 |  | 1 | 1540 | 1542 | 8700 |  |  | 8700 | 88 | 14 | 98864 | 1639 |  | Y | 47 | 43 | [7 empty] | 임현진 | 2 |  |  |  |  | Y |  | 101.25 | 12-2 | 0 | 145.27 | A |  | 1650 | 1 | 0.31 | 1574 | 2.06 | 78 | 31 | 268 | 4:28 | 15 | 15 | 0 | 20 |  | 38.05 | 0 | 0 | N2 | 2022-02-23 11:57 | 2022-02-23 12:28 | 31 | 2022-02-23 11:47 | 40 |  |  |  |  | N | [8 empty] | 5 | 0 | 12.65 | 중보수 대기래들 | [19 empty] | 0.79 |  |  | 0 | 0 | A | [9 empty] | 1408 | 0 | 375 | 64 | 0 | 199 | 0 | 546 | 0 | 403 | 0 | 0 | 88 | 20
2022-02-23 | A69824 | 1 | 고탄소 | STB2 | TUNDISH교체전 | Al 탈산 | B | 30 | 35 | 52900 | 81.02 | A | A | A |  | 1 | 1 |  | 1520 | 1552 | 4900 |  |  | 4900 | 52.44 | 12 | 93435 | 1561 |  | Y | 41 | 33 |  |  | A69821 |  |  |  |  | 조관훈 | 2 | [6 empty] | 99.1 | 12-6 | 242.65 | 0.01 | A |  | 1553 | 3 | 0.22 | 1523 | 0.79 | 67 | 31 | 283 | 4:43 | 25 | 25 | 18 | 0 |  | 0 |  | 400 | AR | 2022-02-23 12:10 | 2022-02-23 12:30 | 20 | 2022-02-23 12:08 | 22 |  |  |  |  | Y |  |  |  | Y | [5 empty] | 128.22 | 31.78 | [20 empty] | 1.064 |  |  | 0 | 0 | A | [9 empty] | 0 | 0 | 293 | 0 | 0 | 127 | 0 | 498 | 0 | 400 | 0 | 0 | 167 | 29
2022-02-23 | B69208 | 2 | 저탄소 | SCM420HT | TUNDISH교체 | Al 탈산 | B | 21 | 56 | 50250 | 95.08 | A | A | A |  | 1 | 1 |  | 1555 | 1552 | 8800 |  |  | 8800 | 58.78 | 20 | 149709 | 1669 |  | Y | 52 | 44 |  |  | A69822 | 7 |  |  |  | 임현진 | 2 |  |  | Y |  | N |  | 107.45 | 12-10 | 0 | 239.18 | A |  | 1669 | 3 | 0.21 | 1611 | 1.41 | 101 | 9 | 344 | 5:44 | 18 | 21 | 19 | 0 |  | 0 |  | 1200 | N2 | 2022-02-23 13:03 | 2022-02-23 13:54 | 53 | 2022-02-23 13:01 | 55 | [14 empty] | 0 | 236.39 | [19 empty] | 1.97 |  |  |  | 0 | 47.22 | A | [9 empty] | 767 | 765 | 0 | 54 | 0 | 276 | 0 | 626 | 0 | 203 | 0 | 0 | 57 | 26 |  |  | 8 |  | 1
2022-02-23 | A69825 | 1 | 중탄소 | 25SICRMOV6M | 잔강최소화 | Si 탈산 | B | 1 | 48 | 49500 | 101.63 | A | A |  | A | 1 |  | 1 | 1530 | 1577 | 7100 |  |  | 7100 | 80.2 | 12 | 88524 | 1654 |  | Y | 51 | 40 | [7 empty] | 조관훈 | 2 | [6 empty] | 100.5 | 12-5 | 0 | 325.92 | A |  | 1626 | 1 | 0.42 | 1561 | 1.58 | 66 | 24 | 417 | 6:57 | 18 | 18 | 0 | 21 |  | 122.98 | 0 | 0 | N2 | 2022-02-23 13:31 | 2022-02-23 13:52 | 21 | 2022-02-23 13:20 | 32 | [12 empty] | 4 |  | 0 | 34.32 | [20 empty] | 0.3 |  |  | 0.27 | 0.27 | A | [9 empty] | 1454 | 339 | 0 | 178 | 0 | 0 | 0 | 1979 | 0 | 0 | 0 | 0 | 423 | 0 |  |  | 6
2022-02-23 | B69209 | 2 | 저탄소 | P-SCM420HT | 유사강종연연주 | Al 탈산 | B | 38 | 71 | 49300 | 105.15 | A | A | B |  | 1 | 1 |  | 1555 | 1527 | 9800 |  |  | 9800 | 228.97 | 5 | 42800 | 1636 |  | Y | 62 | 49 |  |  | A69823 | 07 |  |  |  | 임현진 | 2 |  |  | Y |  | Y |  | 104.3 | 12-4 | 0 | 293.98 | A |  | 1636 | 3 | 0.21 | 1594 | 1 | 84 | 42 | 320 | 5:20 | 20 | 20 | 20 | 0 |  | 0 |  | 800 | N2 | 2022-02-23 14:34 | 2022-02-23 15:03 | 29 | 2022-02-23 14:33 | 30 |  |  |  |  | Y |  |  |  | Y | [5 empty] | 0 | 237.6 | [23 empty] | 3.42 | 63.7 | B | [9 empty] | 706 | 798 | 0 | 47 | 0 | 257 | 0 | 953 | 0 | 208 | 0 | 0 | 97 | 24
2022-02-23 | A69826 | 1 | 중탄소 | 25SICRMOV6M | TUNDISH교체전 | Si 탈산 | B | 6 | 25 | 52200 | 98.82 | A | A |  | B | 1 |  | 1 | 1530 | 1564 | 7100 |  |  | 7100 | 78.33 | 14 | 90642 | 1637 |  | Y | 54 | 41 | [7 empty] | 조관훈 | 2 |  |  |  |  | Y |  | 103 | 13-3 | 0 | 309.56 | A |  | 1629 | 1 | 0.31 | 1571 | 1.51 | 76 | 33 | 306 | 5:06 | 18 | 18 | 0 | 22 |  | 62.54 | 0 | 0 | N2 | 2022-02-23 14:44 | 2022-02-23 14:54 | 10 | 2022-02-23 14:34 | 20 | [14 empty] | 0 | 18.27 | [20 empty] | 0.35 |  |  | 0.43 | 0.43 | A | [9 empty] | 1755 | 15 | 273 | 58 | 0 | 0 | 0 | 696 | 0 | 0 | 0 | 0 | 196 | 15
2022-02-23 | B69210 | 2 | 저탄소 | SCR420HQ | TUNDISH교체 | Al 탈산 | B | 29 | 71 | 50100 | 96.4 | B | B |  | B | 1 |  | 1 | 1555 | 1569 | 8200 |  |  | 8200 | 88.1 | 11 | 93071 | 1685 |  | Y | 47 | 41 | [7 empty] | 임승우 | 2 |  |  |  |  | Y |  | 100 | 11-10 | 0 | 280.61 | A |  | 1661 | 1 | 0.51 | 1593 | 1.59 | 81 | 23 | 370 | 6:10 | 16 | 17 | 0 | 23 | 300 | 234.11 | 0 | 0 | N2 | 2022-02-23 15:38 | 2022-02-23 16:28 | 50 | 2022-02-23 15:25 | 62 |  |  |  |  | Y | [8 empty] | 4.5 | 11.73 | 43.3 | p.p상태 좋지않음,바이패스작업 | [18 empty] | 1.66 |  |  |  | 0.31 | 0.31 | A | [9 empty] | 1265 | 454 | 0 | 403 | 0 | 409 | 0 | 1155 | 0 | 405 | 0 | 0 | 139 | 0 |  |  | 6 |  | 1
2022-02-23 | A69827 | 1 | 저탄소 | P-SCM420HT |  | Al 탈산 | B | 36 | 36 | 53000 | 85.65 | B | B | B |  | 1 | 1 |  | 1540 | 1553 | 6300 |  |  | 6300 | 66.91 | 11 | 94160 | 1621 |  | Y | 45 | 38 | 교반가스 잘 안나옴 | [6 empty] | 김형철 | 2 |  | Y |  |  |  |  | 108.3 | 13-6 | 1.75 | 188.43 | A |  | 1612 | 3 | 0.21 | 1569 | 1.1 | 59 | 27 | 285 | 4:45 | 20 | 20 | 21 | 0 |  | 0 |  | 800 | N2 | 2022-02-23 15:46 | 2022-02-23 16:08 | 23 | 2022-02-23 15:44 | 24 |  |  |  |  | Y |  |  |  | Y | [5 empty] | 0 | 221.77 | [23 empty] | 7.39 | 64.5 | B |  |  | 8.086 | 26.938 | 51.667 | 0.11 | 6.389 | 1.917 | 1505.08 | 0 | 836 | 260 | 724 | 0 | 238 | 0 | 831 | 0 | 596 | 0 | 0 | 52 | 9
2022-02-23 | B69211 | 2 | 저탄소 | SCR420HQ |  | Al 탈산 | B | 32 | 69 | 51250 | 98.02 | B | B |  | B | 1 |  | 1 | 1555 | 1540 | 8700 |  |  | 8700 | 93.48 | 11 | 93071 | 1665 | 1078 | Y | 49 | 44 | [7 empty] | 임승우 | 2 | [6 empty] | 93.25 | 11-4 | 0 | 236.82 | A |  | 1652 | 1 | 0.32 | 1584 | 1.57 | 72 | 32 | 305 | 5:05 | 16 | 17 | 0 | 24 |  | 73.33 | 0 | 0 | N2 | 2022-02-23 16:55 | 2022-02-23 17:22 | 27 | 2022-02-23 16:43 | 39 | [12 empty] | 5 |  | 0 | 20.93 | [23 empty] | 0.38 | 0.38 | A | [9 empty] | 1131 | 495 | 0 | 12 | 0 | 362 | 0 | 1343 | 0 | 355 | 0 | 0 | 85 | 5 |  |  | 4
2022-02-23 | A69828 | 1 | 저탄소 | P-SCM420HT |  | Al 탈산 | B | 30 | 36 | 52400 | 82.25 | B | B | B |  | 1 | 1 |  | 1540 | 1559 | 5800 |  |  | 5800 | 56.46 | 12 | 102720 | 1606 |  | Y | 45 | 35 | [7 empty] | 김형철 | 2 | [8 empty] | 0 | 259.55 | A |  | 1606 | 3 | 0.21 | 1572 | 0.94 | 62 | 20 | 301 | 5:01 | 20 | 20 | 22 | 0 |  | 0 |  | 800 | N2 | 2022-02-23 16:44 | 2022-02-23 17:06 | 21 | 2022-02-23 16:43 | 22 |  |  |  |  | Y |  |  |  | Y | [5 empty] | 0 | 201.69 | [23 empty] | 8.55 | 64.5 | A |  |  | 5.863 | 30.424 | 50.548 | 0.098 | 8.621 | 1.661 | 1430.46 | 0 | 135 | 0 | 1021 | 0 | 238 | 0 | 499 | 0 | 399 | 0 | 0 | 0 | 14
2022-02-23 | B69212 | 2 | 저탄소 | SCR420HQ |  | Al 탈산 | B | 21 | 57 | 50000 | 108.53 | B | B |  | B | 1 |  | 1 | 1555 | 1532 | 9700 |  |  | 9700 | 104.22 | 11 | 93071 | 1665 |  | Y | 58 | 45 |  |  | B69209 | 07 |  |  |  | 임승우 | 2 |  |  | Y |  |  |  | 114.65 | 13-7 | 0 | 19.33 | A |  | 1656 | 1 | 0.32 | 1597 | 1.24 | 85 | 52 | 396 | 6:36 | 16 | 17 | 0 | 25 | 150 | 73.63 | 0 | 0 | N2 | 2022-02-23 18:08 | 2022-02-23 18:18 | 10 | 2022-02-23 17:58 | 19 |  |  |  |  | Y | [8 empty] | 3.5 | 0 | 21.86 | [23 empty] | 0.36 | 0.36 | A | [9 empty] | 602 | 1097 | 0 | 331 | 0 | 332 | 0 | 801 | 0 | 154 | 0 | 0 | 66 | 0 |  |  | 4
2022-02-23 | A69829 | 1 | 저탄소 | P-SCM420HT |  | Al 탈산 | B | 1 | 49 | 49400 | 79.32 | B | B | B |  | 1 | 1 |  | 1540 | 1548 | 6700 |  |  | 6700 | 72.93 | 12 | 91872 | 1605 | 367 | Y | 45 | 41 | [7 empty] | 김형철 | 2 | [6 empty] | 110.05 | 13-4 | 0 | 258.2 | A |  | 1605 | 3 | 0.21 | 1574 | 0.94 | 64 | 26 | 311 | 5:11 | 20 | 20 | 23 | 0 |  | 0 |  | 430 | N2 | 2022-02-23 17:47 | 2022-02-23 18:00 | 13 | 2022-02-23 17:46 | 14 |  |  |  |  | Y |  |  |  | Y | [5 empty] | 0 | 184.01 | [23 empty] | 9.81 | 64.5 | A |  |  | 5.637 | 29.545 | 52.776 | 0.142 | 9.362 | 1.786 | 1646.43 | 0 | 29 | 0 | 1073 | 0 | 255 | 0 | 1017 | 0 | 740 | 0 | 0 | 110 | 6
2022-02-23 | A69830 | 1 | 저탄소 | SCM420HT | 유사강종연연주 | Al 탈산 | B | 6 | 26 | 52300 | 79.13 | B | B | B |  | 1 | 1 |  | 1540 | 1519 | 7100 |  |  | 7100 | 70.53 | 12 | 100668 | 1612 |  | Y | 47 | 34 | [7 empty] | 김형철 | 2 |  |  | Y |  |  |  | 107.5 | 13-7 | 0 | 222.14 | A |  | 1612 | 3 | 0.22 | 1570 | 1.35 | 60 | 23 | 293 | 4:53 | 18 | 18 | 24 | 0 |  | 0 |  | 650 | N2 | 2022-02-23 18:49 | 2022-02-23 19:00 | 11 | 2022-02-23 18:47 | 13 |  |  |  |  | N |  |  |  | Y | [5 empty] | 0 | 167.19 | [23 empty] | 11.09 | 64.5 | A | [9 empty] | 884 | 639 | 0 | 73 | 0 | 180 | 0 | 707 | 0 | 547 | 0 | 0 | 40 | 14
2022-02-23 | B69213 | 2 | 저탄소 | SCR420HQ |  | Al 탈산 | B | 38 | 72 | 48600 | 98 | B | B |  | B | 1 |  | 1 | 1555 | 1581 | 6600 |  |  | 6600 | 70.91 | 11 | 93071 | 1652 |  | Y | 46 | 0 |  |  | B69210 | 05 |  |  |  | 임승우 | 2 |  |  | Y | [6 empty] | 54 | A |  | 1643 | 1 | 0.35 | 1583 | 1.45 | 71 | 42 | 360 | 6:00 | 16 | 17 |  |  |  | 0 |  |  | N2 | 2022-02-23 19:11 | 2022-02-23 19:21 | 10 | 2022-02-23 18:59 | 22 | EAF | 전극연결/조정 |  |  | Y | [8 empty] | 4.5 |  | 20.58 | [23 empty] | 0.23 | 0.23 | B | [9 empty] | 580 | 1041 | 0 | 34 | 0 | 287 | 0 | 695 | 0 | 151 | 0 | 0 | 0 | 12 |  |  | 4
2022-02-23 | A69831 | 1 | 저탄소 | SCM420HT | 잔강최소화전 | Al 탈산 | B | 36 | 37 | 52700 | 79.12 | B | B | B |  | 1 | 1 |  | 1540 | 1519 | 7500 |  |  | 7500 | 70.54 | 14 | 106327 | 1618 |  | Y | 44 | 36 | [7 empty] | 김형철 | 2 |  |  | Y |  |  |  | 107 | 13-4 | 0 | 282.7 | A |  | 1618 | 3 | 0.22 | 1584 | 1 | 74 | 26 | 284 | 4:44 | 18 | 18 | 25 | 0 |  | 0 |  | 700 | N2 | 2022-02-23 19:49 | 2022-02-23 20:10 | 21 | 2022-02-23 19:48 | 22 |  |  |  |  | N |  |  |  | Y | [5 empty] | 0 | 185.49 | [23 empty] | 12.33 | 64.5 | A | [9 empty] | 697 | 743 | 0 | 51 | 0 | 149 | 0 | 534 | 0 | 397 | 0 | 0 | 48 | 17
2022-02-23 | B69214 | 2 | 저탄소 | SCR420HQ |  | Al 탈산 | B | 29 | 72 | 49050 | 85.9 | B | B |  | B | 1 |  | 1 | 1555 | 1554 | 7300 |  |  | 7300 | 78.43 | 11 | 93071 | 1647 |  | Y | 43 | 37 |  |  | B69211 | 05 |  |  |  | 임승우 | 2 |  |  | Y |  |  |  | 109.85 | 12-9 | 0 | 232.65 | A |  | 1638 | 1 | 0.33 | 1582 | 1.5 | 70 | 35 | 313 | 5:13 | 16 | 17 | 0 | 27 | 100 | 73.64 | 0 | 0 | N2 | 2022-02-23 20:14 | 2022-02-23 20:30 | 16 | 2022-02-23 20:02 | 28 |  |  |  |  | Y | [7 empty] | 6 | 4 | 0 | 20.21 | [23 empty] | 0.32 | 0.32 | A | [9 empty] | 938 | 700 | 0 | 27 | 0 | 332 | 0 | 895 | 0 | 356 | 0 | 0 | 64 | 7 |  |  | 4
2022-02-23 | B69215 | 2 | 저탄소 | SCR420HQ |  | Al 탈산 | B | 32 | 70 | 50700 | 89.35 | B | B |  | B | 1 |  | 1 | 1555 | 1578 | 5800 |  |  | 5800 | 62.32 | 11 | 93071 | 1650 |  | Y | 34 | 29 | A69829 잔강7톤 받음 |  | B69212 | 05 |  |  |  | 임승우 | 2 |  | Y |  |  |  |  | 104.3 | 12-4 | 0 | 185.94 | A |  | 1641 | 1 | 0.31 | 1575 | 1.51 | 63 | 23 | 383 | 6:23 | 16 | 17 | 0 | 28 |  | 74.66 | 0 | 0 | N2 | 2022-02-23 21:16 | 2022-02-23 21:41 | 25 | 2022-02-23 20:57 | 44 | [12 empty] | 4 |  | 0 | 23.21 | [23 empty] | 0.34 | 0.34 | A | [9 empty] | 749 | 752 | 0 | 35 | 0 | 359 | 0 | 745 | 0 | 153 | 0 | 0 | 0 | 0 |  |  | 4
2022-02-23 | A69832 | 1 | 중탄소 | SACM1 | 잔강최소화 | Al 탈산 | B | 30 | 37 | 51800 | 83.55 | B | B | B |  | 1 | 1 |  | 1530 | 1557 | 7200 |  |  | 7200 | 73.2 | 12 | 98358 | 1604 | 371 | Y | 46 | 37 | 클로깅 발생으로 10톤 내려와 B69218 HEAT에 받음, | [6 empty] | 김형철 | 2 | [6 empty] | 110.45 | 13-8 | 196.47 | 0 | A |  | 1604 | 3 | 0.22 | 1573 | 0.89 | 82 | 24 | 290 | 4:50 | 20 | 20 | 26 | 0 |  | 0 |  | 380 | AR | 2022-02-23 21:12 | 2022-02-23 21:36 | 25 | 2022-02-23 21:10 | 26 |  |  |  |  | N |  |  |  | Y | [5 empty] | 97.73 | 59.22 | [23 empty] | 14.02 | 64.5 | A | [9 empty] | 2452 | 111 | 368 | 0 | 0 | 1281 | 0 | 1042 | 0 | 744 | 0 | 0 | 92 | 69
2022-02-23 | A69833 | 1 | 중탄소 | SACM1 |  | Al 탈산 | B | 1 | 50 | 50100 | 79.42 | B | B | C |  | 1 | 1 |  | 1530 | 1526 | 6500 |  |  | 6500 | 67.89 | 12 | 95740 | 1613 |  | Y | 48 | 32 | [7 empty] | 김형철 | 2 | [6 empty] | 97.35 | 12-1 | 183.01 | 0 | A |  | 1604 | 3 | 0.21 | 1568 | 1.16 | 77 | 34 | 239 | 3:59 | 20 | 20 | 27 | 0 |  | 0 |  | 350 | AR | 2022-02-23 22:13 | 2022-02-23 22:39 | 26 | 2022-02-23 22:12 | 27 |  |  |  |  | N |  |  |  | Y | [5 empty] | 98.65 | 36.22 | [23 empty] | 21.96 | 64.5 | A | [9 empty] | 2327 | 36 | 0 | 37 | 0 | 1141 | 0 | 490 | 0 | 400 | 0 | 0 | 0 | 38
2022-02-23 | B69216 | 2 | 저탄소 | SCR420HQ |  | Al 탈산 | B | 21 | 58 | 49400 | 96.42 | B | B |  | C | 1 |  | 1 | 1555 | 1532 | 8300 |  |  | 8300 | 81.75 | 12 | 101532 | 1627 |  | Y | 45 | 43 |  |  | B69213 | 03 |  |  |  | 임승우 | 2 |  | Y | [6 empty] | 0 | 332.13 | A |  | 1641 | 1 | 0.34 | 1583 | 1.28 | 71 | 35 | 295 | 4:55 | 16 | 16 | 0 | 29 |  | 61.39 | 0 | 0 | N2 | 2022-02-23 22:37 | 2022-02-23 22:54 | 17 | 2022-02-23 22:24 | 29 |  |  |  |  | Y | [7 empty] | 1 |  | 0 | 14.8 | 공정바빠 잔강이월않함 | [22 empty] | 0.17 | 0.17 | A | [9 empty] | 917 | 739 | 0 | 46 | 0 | 307 | 0 | 845 | 0 | 152 | 0 | 0 | 0 | 10
2022-02-23 | A69834 | 1 | 중탄소 | SACM1 | TUNDISH교체전 | Al 탈산 | B | 6 | 27 | 51900 | 81.42 | B | C | C |  | 1 | 1 |  | 1530 | 1560 | 6600 |  |  | 6600 | 74.64 | 12 | 88425 | 1619 |  | Y | 44 | 33 | [7 empty] | 양성호 | 2 | [6 empty] | 103.25 | 13-2 | 211.78 | 0 | A |  | 1613 | 3 | 0.21 | 1577 | 0.97 | 86 | 37 | 245 | 4:05 | 20 | 20 | 28 | 0 |  | 0 |  | 400 | AR | 2022-02-23 23:21 | 2022-02-23 23:50 | 29 | 2022-02-23 23:20 | 30 |  |  |  |  | N |  |  |  | Y | [5 empty] | 83.15 | 72.14 | [23 empty] | 29.8 | 64.5 | A | [9 empty] | 2364 | 50 | 410 | 0 | 0 | 1193 | 0 | 695 | 0 | 547 | 0 | 0 | 85 | 0
2022-02-23 | B69217 | 2 | 저탄소 | SCR420HQ |  | Al 탈산 | B | 38 | 73 | 48300 | 94.23 | C | C |  | C | 1 |  | 1 | 1555 | 1559 | 7300 |  |  | 7300 | 71.9 | 12 | 101532 | 1643 |  | Y | 44 | 36 |  |  | B69214 | 04 |  |  |  | 추창도 | 2 |  |  |  |  | Y |  | 109.8 | 12-9 | 0 | 239.96 | A |  | 1635 | 1 | 0.34 | 1582 | 1.2 | 70 | 35 | 285 | 4:45 | 16 | 17 | 0 | 30 |  | 53.02 | 0 | 0 | N2 | 2022-02-23 23:37 | 2022-02-23 23:57 | 20 | 2022-02-23 23:30 | 27 |  |  |  |  | Y | [7 empty] | 1 |  | 0 | 13.51 | 공정바빠 잔강이월않함 | [22 empty] | 0.12 | 0.12 | A | [9 empty] | 637 | 969 | 0 | 56 | 0 | 313 | 0 | 1146 | 0 | 354 | 0 | 0 | 0 | 43
2022-02-23 | A69835 | 1 | 고탄소 | AE1055LS | TUNDISH교체 | Al 탈산 | B | 36 | 38 | 52700 | 82.03 | C | C | C |  | 1 | 1 |  | 1520 | 1539 | 6100 |  |  | 6100 | 72.1 | 10 | 84600 | 1631 |  | Y | 43 | 32 | [7 empty] | 양성호 | 3 | [6 empty] | 92.7 | 11-9 | 0 | 191.18 | A |  | 1619 | 3 | 0.23 | 1572 | 1.21 | 88 | 27 | 286 | 4:46 | 25 | 25 | 29 | 0 |  | 0 |  | 320 | N2 | 2022-02-24 00:23 | 2022-02-24 01:24 | 64 | 2022-02-24 00:23 | 64 |  |  |  |  | Y |  |  |  | Y | [5 empty] | 0 | 165.77 | [19 empty] | 1.97 |  |  |  | 39.59 | 64.5 | A | [9 empty] | 0 | 0 | 804 | 24 | 0 | 198 | 0 | 749 | 0 | 552 | 0 | 0 | 95 | 23 |  |  |  | 0 | 1
2022-02-23 | B69218 | 2 | 저탄소 | SCR420HQ | TUNDISH교체전 | Al 탈산 | B | 29 | 73 | 49250 | 99.32 | C | C |  | C | 1 |  | 1 | 1555 | 1551 | 7500 |  |  | 7500 | 64.33 | 14 | 116584 | 1605 |  | Y | 49 | 37 | B69215잔강4톤도받음 |  | A69832 | 10 |  |  |  | 추창도 | 2 |  |  |  |  | Y |  |  |  | 0.08 | 197.74 | A |  | 1625 | 1 | 0.43 | 1577 | 1.33 | 65 | 27 | 274 | 4:34 | 16 | 16 | 0 | 31 | 500 | 347.53 | 0 | 0 | N2 | 2022-02-24 00:46 | 2022-02-24 01:01 | 15 | 2022-02-24 00:31 | 30 |  |  |  |  | Y | [9 empty] | 0 | 65.09 | 공정바빠 잔강이월않함 | [22 empty] | 0 | 0 | A | [9 empty] | 315 | 962 | 0 | 37 | 0 | 84 | 0 | 1006 | 0 | 201 | 0 | 0 | 98 | 10
2022-02-23 | A69836 | 1 | 고탄소 | AE1055LS |  | Al 탈산 | B | 30 | 38 | 52000 | 85.8 | C | C | C |  | 1 | 1 |  | 1520 | 1556 | 5600 |  |  | 5600 | 66.19 | 10 | 84600 | 1601 |  | Y | 43 | 32 | [7 empty] | 양성호 | 2 | [8 empty] | 0 | 207.69 | A |  | 1610 | 3 | 0.25 | 1568 | 1 | 84 | 32 | 273 | 4:33 | 25 | 26 | 30 | 0 |  | 0 |  | 700 | N2 | 2022-02-24 01:28 | 2022-02-24 02:17 | 49 | 2022-02-24 01:27 | 50 |  |  |  |  | Y |  |  |  | Y | [5 empty] | 0 | 700 | [23 empty] | 49.36 | 64.5 | A | [9 empty] | 45 | 0 | 865 | 15 | 0 | 211 | 0 | 752 | 0 | 555 | 0 | 0 | 98 | 31
2022-02-23 | B69219 | 2 | 중탄소 | AE15B34M | TUNDISH교체 | Si 탈산 | B | 32 | 71 | 50350 | 107.92 | C | C |  | C | 1 |  | 1 | 1540 | 1577 | 6900 |  |  | 6900 | 71.09 | 12 | 97059 | 1657 |  | Y | 38 | 34 | [7 empty] | 추창도 | 2 |  |  |  |  | Y |  | 104.55 | 12-4 | 155.12 | 0 | A |  | 1655 | 1 | 0.35 | 1580 | 1.68 | 83 | 33 | 252 | 4:12 | 15 | 21 | 0 | 32 |  | 32.59 | 0 | 0 | AR | 2022-02-24 02:05 | 2022-02-24 02:26 | 21 | 2022-02-24 01:35 | 51 | [12 empty] | 3 |  | 10.07 | 0 | [19 empty] | 1.56 |  |  |  | 0.2 | 0.2 | A | [9 empty] | 132 | 0 | 428 | 61 | 0 | 233 | 0 | 558 | 0 | 407 | 0 | 0 | 89 | 40 |  |  |  |  | 1
2022-02-23 | A69837 | 1 | 고탄소 | AE1055LS |  | Al 탈산 | B | 1 | 51 | 49600 | 82.52 | C | C | C |  | 1 | 1 |  | 1520 | 1536 | 6000 |  |  | 6000 | 59.1 | 12 | 101520 | 1608 | 356 | Y | 43 | 36 | [7 empty] | 양성호 | 2 | [6 empty] | 104.5 | 12-8 | 0 | 237.41 | A |  | 1607 | 3 | 0.22 | 1558 | 1.26 | 74 | 31 | 315 | 5:15 | 25 | 25 | 31 | 0 |  | 0 |  | 700 | N2 | 2022-02-24 02:36 | 2022-02-24 03:16 | 40 | 2022-02-24 02:35 | 40 |  |  |  |  | Y |  |  |  | Y | [5 empty] | 0 | 258.94 | [23 empty] | 110.52 | 64.5 | A | [9 empty] | 95 | 0 | 904 | 43 | 0 | 217 | 0 | 753 | 0 | 550 | 0 | 0 | 96 | 20
2022-02-23 | B69220 | 2 | 중탄소 | AE15B34M |  | Si 탈산 | B | 21 | 59 | 49550 | 109.48 | C | C |  | C | 1 |  | 1 | 1540 | 1556 | 6000 |  |  | 6000 | 63.83 | 12 | 93999 | 1630 |  | Y | 37 | 31 | [7 empty] | 추창도 | 2 |  |  |  |  | Y |  | 102.45 | 12-5 | 176.8 | 0 | A |  | 1621 | 1 | 0.38 | 1561 | 1.47 | 64 | 24 | 190 | 3:10 | 15 | 16 | 0 | 33 |  | 28.69 | 0 | 0 | AR | 2022-02-24 03:13 | 2022-02-24 03:30 | 17 | 2022-02-24 02:35 | 56 | [12 empty] | 4 |  | 7.45 | 0 | [23 empty] | 0.26 | 0.26 | A | [9 empty] | 173 | 0 | 311 | 82 | 0 | 200 | 0 | 552 | 0 | 406 | 0 | 0 | 58 | 40
2022-02-23 | A69838 | 1 | 고탄소 | AE1055LS |  | Al 탈산 | B | 6 | 28 | 51600 | 78.03 | C | C | C |  | 1 | 1 |  | 1520 | 1565 | 5200 |  |  | 5200 | 51.22 | 12 | 101520 | 1591 |  | Y | 42 | 29 | [7 empty] | 양성호 | 2 |  |  | Y |  |  |  | 105.55 | 13-5 | 0 | 239.83 | A |  | 1596 | 3 | 0.21 | 1560 | 1 | 76 | 30 | 321 | 5:21 | 25 | 25 | 32 | 0 |  | 0 |  | 500 | N2 | 2022-02-24 03:33 | 2022-02-24 04:16 | 43 | 2022-02-24 03:32 | 44 |  |  |  |  | Y |  |  |  | Y | [5 empty] | 0 | 187.93 | [23 empty] | 114.74 | 64.5 | A | [9 empty] | 47 | 0 | 806 | 26 | 0 | 202 | 0 | 903 | 0 | 647 | 0 | 0 | 95 | 29
2022-02-23 | B69221 | 2 | 중탄소 | AE15B34M | 잔강최소화전 | Si 탈산 | B | 38 | 74 | 48650 | 109.9 | C | C |  | C | 1 |  | 1 | 1540 | 1565 | 6100 |  |  | 6100 | 64.96 | 12 | 93900 | 1632 |  | Y | 40 | 34 | [7 empty] | 추창도 | 2 |  |  |  |  | Y |  | 103.35 | 12-3 | 226.35 | 0 | A |  | 1626 | 1 | 0.39 | 1571 | 1.61 | 74 | 27 | 199 | 3:19 | 15 | 16 | 0 | 34 |  | 29.06 | 0 | 0 | AR | 2022-02-24 04:18 | 2022-02-24 04:35 | 17 | 2022-02-24 03:39 | 56 |  |  |  |  | N | [7 empty] | 3 | 5 | 7.27 | 0 | [23 empty] | 0.22 | 0.22 | A | [9 empty] | 160 | 0 | 306 | 71 | 0 | 193 | 0 | 556 | 0 | 407 | 0 | 0 | 69 | 32
2022-02-23 | A69839 | 1 | 고탄소 | AE1055LS |  | Al 탈산 | B | 36 | 39 | 52300 | 80.12 | C | C | C |  | 1 | 1 |  | 1520 | 1573 | 4000 |  |  | 4000 | 39.4 | 12 | 101520 | 1599 |  | Y | 42 | 24 | [7 empty] | 양성호 | 2 |  |  | Y | [5 empty] | 0 | 157.78 | A |  | 1597 | 3 | 0.21 | 1551 | 1.31 | 67 | 28 | 292 | 4:52 | 25 | 25 | 33 | 0 |  | 0 |  | 650 | N2 | 2022-02-24 04:42 | 2022-02-24 05:16 | 34 | 2022-02-24 04:39 | 37 |  |  |  |  | Y |  |  |  | Y | [5 empty] | 0 | 231.64 | [23 empty] | 119.89 | 64.5 | A | [9 empty] | 48 | 0 | 822 | 0 | 0 | 211 | 0 | 839 | 0 | 611 | 0 | 0 | 99 | 28 |  |  |  | 0
2022-02-23 | B69222 | 2 | 중탄소 | SBC70L | 잔강최소화 | Al 탈산 | B | 29 | 74 | 49200 | 105.92 | C | C |  |  | 1 |  | 1 | 1540 | 1538 | 7800 |  |  | 7800 | 81.65 | 12 | 95532 | 1640 |  | Y | 43 | 38 | [7 empty] | 추창도 | 2 |  |  |  |  | Y |  | 103.6 | 12-3 | 243.84 | 0 | A |  |  | 1 | 0.41 | 1575 |  | 77 | 23 | 188 | 3:08 | 20 | 21 |  |  | 30 | 0 | 0 |  | AR | 2022-02-24 05:18 | 2022-02-24 05:55 | 37 | 2022-02-24 04:56 | 60 | [12 empty] | 3 |  | 0.13 | 0 | [20 empty] | 0.5 |  |  | 0.18 | 0.18 | A | [9 empty] | 0 | 0 | 1186 | 30 | 0 | 271 | 0 | 558 | 0 | 205 | 0 | 0 | 54 | 26
2022-02-23 | A69840 | 1 | 고탄소 | AE1055LS |  | Al 탈산 | B | 30 | 39 | 52000 | 88.3 | C | C | C |  | 1 | 1 |  | 1520 | 1573 | 4800 |  |  | 4800 | 56.74 | 10 | 84600 | 1600 |  | Y | 46 | 28 | [7 empty] | 양성호 | 2 |  | N | Y |  |  |  | 103.45 | 12-10 | 0 | 194.37 | A |  | 1596 | 3 | 0.21 | 1552 | 1.05 | 68 | 31 | 356 | 5:56 | 25 | 25 | 34 | 0 |  | 0 |  | 500 | N2 | 2022-02-24 05:48 | 2022-02-24 06:14 | 26 | 2022-02-24 05:47 | 27 |  |  |  |  | Y |  |  |  | Y | [5 empty] | 0 | 221.61 | [23 empty] | 124.15 | 64.5 | A | [9 empty] | 48 | 0 | 876 | 31 | 0 | 192 | 0 | 946 | 0 | 650 | 0 | 0 | 96 | 29
2022-02-23 | B69223 | 2 | 중탄소 | SBC70L |  | Al 탈산 | B | 32 | 72 | 50100 | 88.85 | C | C |  | A | 1 |  | 1 | 1540 | 1585 | 5600 |  |  | 5600 | 58.62 | 12 | 95532 | 1637 |  | Y | 38 | 32 | [15 empty] | 100 | 11-10 | 163.49 | 0 | A |  | 1632 | 1 | 0.41 | 1569 | 1.43 | 71 | 29 | 277 | 4:37 | 20 | 20 | 0 | 36 |  | 26.23 | 0 | 0 | AR | 2022-02-24 06:05 | 2022-02-24 06:56 | 50 | 2022-02-24 05:56 | 60 |  |  |  |  | N | [7 empty] | 1 | 4.5 | 8.39 | 0 | [20 empty] | 0.64 |  |  | 0.05 | 0.05 | A | [9 empty] | 0 | 0 | 966 | 64 | 0 | 280 | 0 | 554 | 0 | 202 | 0 | 0 | 52 | 47 |  |  | 6
2022-02-23 | A69841 | 1 | 고탄소 | AE1055LS |  | Al 탈산 | B | 1 | 52 | 49600 | 86.82 | C | A | A |  | 1 | 1 |  | 1520 | 1588 | 4600 |  |  | 4600 | 45.31 | 12 | 101520 | 1599 |  | Y | 46 | 27 | [7 empty] | 양성호 | 2 | [6 empty] | 106.55 | 12-10 | 0.02 | 178.47 | A |  | 1599 | 3 | 0.21 | 1558 | 0.98 | 74 | 23 | 312 | 5:12 | 25 | 25 | 35 | 0 |  | 0 |  | 600 | N2 | 2022-02-24 06:48 | 2022-02-24 07:14 | 26 | 2022-02-24 06:48 | 26 |  |  |  |  | Y |  |  |  | Y | [5 empty] | 0 | 267.96 | [23 empty] | 126.32 | 64.5 | A | [9 empty] | 20 | 0 | 838 | 0 | 0 | 177 | 0 | 899 | 0 | 553 | 0 | 0 | 97 | 31
2022-02-23 | B69224 | 2 | 중탄소 | SBC70L |  | Al 탈산 | B | 21 | 60 | 49600 | 95.75 | C | A |  | A | 1 |  | 1 | 1540 | 1586 | 6400 |  |  | 6400 | 66.99 | 12 | 95532 | 1653 |  | Y | 49 | 40 | [17 empty] | 277.84 | 0 | A |  | 1642 | 1 | 0.41 | 1574 | 1.69 | 76 | 34 | 252 | 4:12 | 20 | 20 | 0 | 37 |  | 40.18 | 0 | 0 | AR | 2022-02-24 07:10 | 2022-02-24 08:00 | 50 | 2022-02-24 06:57 | 62 |  |  |  |  | N | [7 empty] | 3 | 4.5 | 14.46 | 0 | [20 empty] | 0.44 |  |  | 0.14 | 0.14 | A | [9 empty] | 0 | 0 | 654 | 93 | 0 | 326 | 0 | 553 | 0 | 203 | 0 | 0 | 0 | 0 |  |  | 6
2022-02-24 | A69842 | 1 | 고탄소 | AE1055LS |  | Al 탈산 | B | 6 | 29 | 51900 | 78.58 | A | A | A |  | 1 | 1 |  | 1520 | 1548 | 5300 |  |  | 5300 | 62.65 | 10 | 84600 | 1593 |  | Y | 41 | 30 |  |  | A69839 |  |  |  |  | 조관훈 | 2 |  |  | Y |  |  |  | 102.45 | 13-1 | 0 | 192.38 | A |  | 1593 | 3 | 0.21 | 1552 | 1.11 | 68 | 34 | 303 | 5:03 | 25 | 25 | 36 | 0 |  | 0 |  | 600 | N2 | 2022-02-24 07:37 | 2022-02-24 08:14 | 36 | 2022-02-24 07:37 | 37 |  |  |  |  | Y |  |  |  | Y | [5 empty] | 0 | 239.64 | [23 empty] | 128.9 | 64.5 | A | [9 empty] | 32 | 0 | 797 | 0 | 0 | 167 | 0 | 1045 | 0 | 747 | 0 | 0 | 162 | 33
2022-02-24 | B69225 | 2 | 중탄소 | SBC70L |  | Al 탈산 | B | 38 | 75 | 48650 | 96.58 | A | A |  | A | 1 |  | 1 | 1540 | 1545 | 7600 |  |  | 7600 | 79.55 | 12 | 95532 | 1650 |  | Y | 46 | 41 | [7 empty] | 임현진 | 2 |  |  |  |  | Y |  | 102.15 | 12-1 | 288.42 | 0 | A |  | 1644 | 1 | 0.42 | 1572 | 1.63 | 74 | 38 | 291 | 4:51 | 20 | 20 | 0 | 38 |  | 85.46 | 0 | 0 | AR | 2022-02-24 08:21 | 2022-02-24 09:03 | 42 | 2022-02-24 08:11 | 52 |  |  |  |  | N | [7 empty] | 2 | 5 | 26.02 | 0 | [20 empty] | 0.52 |  |  | 0.12 | 0.12 | A | [9 empty] | 0 | 0 | 810 | 145 | 0 | 253 | 0 | 552 | 0 | 204 | 0 | 0 | 0 | 35 |  |  | 6
2022-02-24 | A69843 | 1 | 고탄소 | AE1055LS |  | Al 탈산 | B | 36 | 40 | 52900 | 78.25 | A | A | A |  | 1 | 1 |  | 1520 | 1586 | 4600 |  |  | 4600 | 45.31 | 12 | 101520 | 1602 |  | Y | 40 | 27 |  |  | A69840 |  |  |  |  | 조관훈 | 2 |  |  | Y |  |  |  | 102.75 | 12-9 | 0 | 211.47 | A |  | 1602 | 3 | 0.21 | 1559 | 1.13 | 75 | 23 | 302 | 5:02 | 25 | 25 | 37 | 0 |  | 0 |  | 600 | N2 | 2022-02-24 08:37 | 2022-02-24 09:13 | 35 | 2022-02-24 08:37 | 35 |  |  |  |  | Y |  |  |  | Y | [5 empty] | 0 | 245.77 | [23 empty] | 131.82 | 64.5 | A | [9 empty] | 45 | 0 | 872 | 0 | 0 | 151 | 0 | 858 | 0 | 690 | 0 | 0 | 162 | 28
2022-02-24 | B69226 | 2 | 중탄소 | SBC70L |  | Al 탈산 | B | 29 | 75 | 49000 | 82.72 | A | A |  | A | 1 |  | 1 | 1540 | 1544 | 6700 |  |  | 6700 | 70.13 | 12 | 95532 | 1629 |  | Y | 39 | 34 | [7 empty] | 임현진 | 2 |  |  |  |  | Y |  | 102.5 | 12-2 | 190.18 | 0 | A |  | 1617 | 1 | 0.36 | 1561 | 1.56 | 63 | 27 | 224 | 3:44 | 20 | 20 | 0 | 39 |  | 57.65 | 0 | 0 | AR | 2022-02-24 09:46 | 2022-02-24 10:10 | 24 | 2022-02-24 09:38 | 32 |  |  |  |  | N | [8 empty] | 4.5 | 18.28 | 0 | [23 empty] | 0 | 0 | A | [9 empty] | 0 | 0 | 896 | 111 | 0 | 266 | 0 | 553 | 0 | 310 | 0 | 0 | 100 | 31 |  |  | 6
2022-02-24 | A69844 | 1 | 고탄소 | AE1055LS |  | Al 탈산 | B | 30 | 40 | 51800 | 83.43 | A | A | A |  | 1 | 1 |  | 1520 | 1550 | 5600 |  |  | 5600 | 55.16 | 12 | 101520 | 1585 |  | Y | 43 | 33 |  |  | A69841 |  |  |  |  | 조관훈 | 2 |  |  | Y |  | N |  | 108.25 | 13-5 | 0.02 | 154.3 | A |  | 1585 | 3 | 0.21 | 1557 | 0.72 | 73 | 34 | 338 | 5:38 | 25 | 25 | 38 | 0 |  | 0 |  | 600 | N2 | 2022-02-24 09:47 | 2022-02-24 10:10 | 23 | 2022-02-24 09:45 | 25 |  |  |  |  | Y |  |  |  | Y | [5 empty] | 0 | 254.16 | [23 empty] | 0.04 | 0 | A | [9 empty] | 0 | 0 | 778 | 0 | 0 | 183 | 0 | 932 | 0 | 643 | 0 | 0 | 134 | 19
2022-02-24 | B69227 | 2 | 중탄소 | SBC70L |  | Al 탈산 | B | 32 | 73 | 50200 | 79.35 | A | A |  | A | 1 |  | 1 | 1540 | 1554 | 6500 |  |  | 6500 | 67.37 | 12 | 96484 | 1640 |  | Y | 41 | 33 | [7 empty] | 임현진 | 2 |  |  |  |  | Y |  |  |  | 141.53 | 0 | A |  | 1630 | 1 | 0.36 | 1572 | 1.87 | 74 | 34 | 218 | 3:38 | 20 | 20 | 0 | 40 | 50 | 48.41 | 0 | 0 | AR | 2022-02-24 10:47 | 2022-02-24 11:11 | 25 | 2022-02-24 10:40 | 32 |  |  |  |  | N | [8 empty] | 4.5 | 15.16 | 0 | [20 empty] | 0.42 |  |  | 0 | 0 | A | [9 empty] | 0 | 0 | 766 | 135 | 0 | 241 | 0 | 747 | 0 | 311 | 0 | 0 | 0 | 33 |  |  | 6
2022-02-24 | A69845 | 1 | 고탄소 | AE1055LS |  | Al 탈산 | B | 1 | 53 | 49400 | 77.8 | A | A | A |  | 1 | 1 |  | 1520 | 1549 | 4600 |  |  | 4600 | 45.31 | 12 | 101520 | 1601 |  | Y | 40 | 30 |  |  | A69842 |  |  |  |  | 조관훈 | 2 |  | Y |  |  |  |  | 103.65 | 12-7 | 0 | 173.93 | A |  | 1601 | 3 | 0.21 | 1556 | 1.22 | 72 | 35 | 324 | 5:24 | 25 | 25 | 39 | 0 |  | 0 |  | 600 | N2 | 2022-02-24 10:48 | 2022-02-24 11:12 | 25 | 2022-02-24 10:47 | 25 |  |  |  |  | Y |  |  |  | Y | [5 empty] | 0 | 241.21 | [23 empty] | 2.93 | 0 | A | [9 empty] | 33 | 0 | 880 | 0 | 0 | 207 | 0 | 641 | 0 | 493 | 0 | 0 | 69 | 9
2022-02-24 | B69228 | 2 | 중탄소 | SBC70L |  | Al 탈산 | B | 21 | 61 | 49800 | 92.67 | A | A |  | A | 1 |  | 1 | 1540 | 1540 | 6800 |  |  | 6800 | 60.49 | 14 | 112406 | 1632 |  | Y | 42 | 33 | [7 empty] | 임현진 | 2 |  |  |  |  | Y |  | 102.1 | 12-4 | 191.19 | 0 | A |  | 1618 | 1 | 0.42 | 1561 | 1.39 | 63 | 28 | 223 | 3:43 | 20 | 20 | 0 | 41 |  | 47.63 | 0 | 0 | AR | 2022-02-24 12:04 | 2022-02-24 12:19 | 16 | 2022-02-24 11:54 | 26 |  |  |  |  | N | [8 empty] | 5 | 15.18 | 0 | [20 empty] | 0.54 |  |  | 0 | 0 | A | [9 empty] | 0 | 0 | 760 | 123 | 0 | 270 | 0 | 552 | 0 | 311 | 0 | 0 | 0 | 36
2022-02-24 | A69846 | 1 | 고탄소 | AE1055LS |  | Al 탈산 | B | 6 | 30 | 51600 | 74.58 | A | A | A |  | 1 | 1 |  | 1520 | 1555 | 4700 |  |  | 4700 | 46.3 | 12 | 101520 | 1598 |  | Y | 40 | 29 |  |  | A69843 |  |  |  |  | 조관훈 | 2 |  | Y |  |  |  |  | 104.85 | 13-3 | 0.02 | 161.36 | A |  | 1598 | 3 | 0.2 | 1556 | 1.24 | 72 | 33 | 324 | 5:24 | 25 | 25 | 40 | 0 |  | 0 |  | 400 | N2 | 2022-02-24 11:48 | 2022-02-24 12:22 | 34 | 2022-02-24 11:46 | 36 |  |  |  |  | Y |  |  |  | Y | [5 empty] | 0 | 154.97 | [23 empty] | 0.01 | 0 | A | [9 empty] | 31 | 0 | 808 | 0 | 0 | 201 | 0 | 692 | 0 | 492 | 0 | 0 | 118 | 50
2022-02-24 | B69229 | 2 | 중탄소 | SBC70L |  | Al 탈산 | B | 38 | 76 | 48650 | 85.53 | A | A |  | A | 1 |  | 1 | 1540 | 1521 | 7400 |  |  | 7400 | 77.46 | 12 | 95532 | 1642 |  | Y | 42 | 36 | [7 empty] | 임현진 | 2 |  |  |  |  | Y |  | 98.85 | 11-8 | 224.08 | 0 | A |  | 1635 | 1 | 0.37 | 1574 | 1.61 | 76 | 36 | 267 | 4:27 | 20 | 20 | 0 | 42 |  | 55.06 | 0 | 0 | AR | 2022-02-24 12:55 | 2022-02-24 13:27 | 32 | 2022-02-24 12:49 | 38 |  |  |  |  | N | [8 empty] | 5 | 19.46 | 0 | [20 empty] | 0.24 |  |  | 0 | 0 | A | [9 empty] | 0 | 0 | 694 | 122 | 0 | 236 | 0 | 550 | 0 | 312 | 0 | 0 | 0 | 19 |  |  | 6
2022-02-24 | A69847 | 1 | 고탄소 | AE1055LS |  | Al 탈산 | B | 36 | 41 | 52400 | 76.12 | A | A | A |  | 1 | 1 |  | 1520 | 1547 | 5600 |  |  | 5600 | 55.16 | 12 | 101520 | 1599 |  | Y | 44 | 32 | [10 empty] | Y | [6 empty] | 0.34 | 167.66 | A |  | 1599 | 3 | 0.21 | 1561 | 1.15 | 77 | 39 | 297 | 4:57 | 25 | 25 | 41 | 0 |  | 0 |  | 600 | N2 | 2022-02-24 13:12 | 2022-02-24 13:31 | 19 | 2022-02-24 13:12 | 19 |  |  |  |  | Y |  |  |  | Y | [5 empty] | 0 | 148.02 | [23 empty] | 1.72 | 0 | A | [9 empty] | 93 | 0 | 911 | 0 | 0 | 183 | 0 | 792 | 0 | 645 | 0 | 0 | 163 | 0
2022-02-24 | B69230 | 2 | 중탄소 | SBC70L |  | Al 탈산 | B | 29 | 76 | 49950 | 91.15 | A | A |  | A | 1 |  | 1 | 1540 | 1545 | 6800 |  |  | 6800 | 71.18 | 12 | 95532 | 1629 |  | Y | 41 | 34 | [7 empty] | 임현진 | 2 |  |  |  |  | Y |  | 105.05 | 12-4 | 145.33 | 0 | A |  | 1617 | 1 | 0.33 | 1552 | 0 | 54 | 27 | 239 | 3:59 | 20 | 21 | 0 | 43 |  | 48.97 | 0 | 0 | AR | 2022-02-24 14:11 | 2022-02-24 14:29 | 18 | 2022-02-24 13:56 | 32 |  |  |  |  | N | [7 empty] | 6 | 4.5 | 19.16 | 0 | [20 empty] | 0.91 |  |  | 0.01 | 0.01 | A | [9 empty] | 0 | 0 | 856 | 122 | 0 | 239 | 0 | 597 | 0 | 306 | 0 | 0 | 0 | 37 |  |  | 3
2022-02-24 | A69848 | 1 | 고탄소 | AE1055LS |  | Al 탈산 | B | 30 | 41 | 52400 | 75.57 | A | A | B |  | 1 | 1 |  | 1520 | 1544 | 4700 |  |  | 4700 | 46.3 | 12 | 101520 | 1590 |  |  | 40 | 28 | [10 empty] | Y |  |  |  |  | 103.45 | 12-9 | 4.04 | 94.03 | A |  | 1590 | 3 | 0.2 | 1546 | 1.26 | 62 | 28 | 270 | 4:30 | 25 | 25 | 42 | 0 |  | 0 |  | 450 | N2 | 2022-02-24 14:18 | 2022-02-24 14:41 | 23 | 2022-02-24 14:17 | 24 |  |  |  |  | Y |  |  |  | Y | [5 empty] | 0 | 177.89 | [23 empty] | 5.01 | 0 | A | [9 empty] | 0 | 0 | 766 | 0 | 0 | 191 | 0 | 795 | 0 | 545 | 0 | 0 | 98 | 19
2022-02-24 | B69231 | 2 | 중탄소 | SBC70L |  | Al 탈산 | B | 32 | 74 | 50300 | 89.38 | A | B |  | B | 1 |  | 1 | 1540 | 1532 | 7300 |  |  | 7300 | 76.41 | 12 | 95532 | 1627 |  | Y | 44 | 38 | [7 empty] | 임현진 | 2 | [6 empty] | 103.8 | 12-3 | 130.11 | 0 | A |  | 1618 | 1 | 0.36 | 1560 | 1.47 | 62 | 28 | 236 | 3:56 | 20 | 21 | 0 | 44 |  | 33.8 | 0 | 0 | AR | 2022-02-24 15:10 | 2022-02-24 15:33 | 23 | 2022-02-24 15:00 | 33 |  |  |  |  | N | [8 empty] | 4 | 11.54 | 0 | [20 empty] | 0.46 |  |  | 0.09 | 0.09 | A | [9 empty] | 0 | 0 | 322 | 0 | 0 | 198 | 0 | 851 | 0 | 307 | 0 | 0 | 54 | 5
2022-02-24 | A69849 | 1 | 고탄소 | AE1055LS |  | Al 탈산 | B | 1 | 54 | 49500 | 72.42 | B | B | B |  | 1 | 1 |  | 1520 | 1531 | 5400 |  |  | 5400 | 63.83 | 10 | 84600 | 1595 |  | Y | 41 | 28 | [7 empty] | 김형철 | 2 |  | Y |  |  |  |  | 103.95 | 12-7 | 0 | 108.03 | A |  | 1595 | 3 | 0.23 | 1548 | 1.24 | 64 | 27 | 429 | 7:09 | 25 | 25 | 43 | 0 |  | 0 |  | 450 | N2 | 2022-02-24 15:26 | 2022-02-24 15:49 | 23 | 2022-02-24 15:24 | 25 |  |  |  |  | Y |  |  |  | Y | [5 empty] | 0 | 190.13 | [23 empty] | 7.81 | 0 | A | [9 empty] | 85 | 0 | 825 | 14 | 0 | 172 | 0 | 914 | 0 | 653 | 0 | 0 | 84 | 47
2022-02-24 | B69232 | 2 | 중탄소 | SBC70L |  | Al 탈산 | B | 21 | 62 | 49900 | 94.18 | B | B |  | B | 1 |  | 1 | 1540 | 1564 | 6000 |  |  | 6000 | 62.81 | 12 | 95532 | 1626 |  | Y | 43 | 34 | [7 empty] | 임승우 | 2 | [6 empty] | 102.7 | 12-4 | 197.94 | 0 | A |  | 1617 | 1 | 0.32 | 1558 | 1.26 | 60 | 25 | 293 | 4:53 | 20 | 21 | 0 | 45 |  | 29.29 | 0 | 0 | AR | 2022-02-24 16:17 | 2022-02-24 16:40 | 24 | 2022-02-24 16:06 | 34 |  |  |  |  | N | [8 empty] | 4.5 | 12.43 | 0 | [20 empty] | 0.53 |  |  | 0.26 | 0.26 | A | [9 empty] | 0 | 0 | 336 | 35 | 0 | 278 | 0 | 762 | 0 | 105 | 0 | 0 | 0 | 0
2022-02-24 | A69850 | 1 | 고탄소 | AE1055LS |  | Al 탈산 | B | 6 | 31 | 51900 | 79.45 | B | B | B |  | 1 | 1 |  | 1520 | 1621 | 2700 |  |  | 2700 | 31.91 | 10 | 84600 | 1595 |  | Y | 40 | 16 | [7 empty] | 김형철 | 2 |  | Y |  |  |  |  | 94.6 | 12-2 | 3.57 | 7.69 | A |  | 1595 | 3 | 0.23 | 1549 | 1.24 | 65 | 29 | 276 | 4:36 | 25 | 25 | 44 | 0 |  | 0 |  | 450 | N2 | 2022-02-24 16:34 | 2022-02-24 16:57 | 22 | 2022-02-24 16:32 | 25 |  |  |  |  | Y |  |  |  | Y | [5 empty] | 0 | 191.31 | [23 empty] | 0.2 | 0 | A | [9 empty] | 82 | 0 | 823 | 27 | 0 | 272 | 0 | 725 | 0 | 543 | 0 | 0 | 43 | 45
2022-02-24 | B69233 | 2 | 중탄소 | SBC70L |  | Al 탈산 | B | 36 | 42 | 52650 | 92.6 | B | B |  | B | 1 |  | 1 | 1540 | 1552 | 6200 |  |  | 6200 | 64.9 | 12 | 95532 | 1632 |  | N | 40 | 33 | [7 empty] | 임승우 | 2 | [6 empty] | 101.45 | 12-7 | 215.75 | 0 | A |  | 1620 | 1 | 0.34 | 1556 | 1.33 | 58 | 26 | 282 | 4:42 | 20 | 21 | 0 | 46 |  | 34.37 | 0 | 0 | AR | 2022-02-24 17:24 | 2022-02-24 17:48 | 24 | 2022-02-24 17:13 | 35 |  |  |  |  | N | [8 empty] | 4 | 12.98 | 0 | [20 empty] | 0.89 |  |  | 0.03 | 0.03 | A | [9 empty] | 0 | 0 | 631 | 0 | 0 | 286 | 0 | 879 | 0 | 0 | 0 | 0 | 47 | 10
2022-02-24 | A69851 | 1 | 고탄소 | AE1055LS |  | Al 탈산 | B | 19 | 1 | 54300 | 92.9 | B | B | B |  | 1 | 1 |  | 1520 | 1542 | 6500 |  |  | 6500 | 64.03 | 12 | 101520 | 1583 |  | Y | 57 | 34 | [7 empty] | 김형철 | 2 |  | Y |  |  |  |  | 109.4 | 14-6 | 0 | 292.07 | A |  | 1583 | 3 | 0.24 | 1549 | 0 | 65 | 25 | 300 | 5:00 | 25 | 25 | 45 | 0 |  | 0 |  | 450 | N2 | 2022-02-24 17:50 | 2022-02-24 18:00 | 10 | 2022-02-24 17:39 | 21 |  |  |  |  | Y |  |  |  | Y | [5 empty] | 0 | 174.15 | [23 empty] | 1.55 | 0 | A | [9 empty] | 68 | 0 | 936 | 39 | 0 | 155 | 0 | 690 | 0 | 504 | 0 | 0 | 202 | 85
2022-02-24 | B69234 | 2 | 중탄소 | SBC70L | TUNDISH교체전 | Al 탈산 | B | 29 | 77 | 49400 | 79.22 | B | B |  | B | 1 |  | 1 | 1540 | 1555 | 5800 |  |  | 5800 | 55.95 | 14 | 103660 | 1623 |  | Y | 34 | 29 | [7 empty] | 임승우 | 2 |  |  |  |  | Y |  | 100.6 | 11-10 | 132.9 | 0 | A |  | 1618 | 1 | 0.29 | 1564 | 1.42 | 66 | 29 | 224 | 3:44 | 20 | 21 | 0 | 47 |  | 29.72 | 0 | 0 | AR | 2022-02-24 18:30 | 2022-02-24 18:53 | 23 | 2022-02-24 18:23 | 31 |  |  |  |  | N | [8 empty] | 4.2 | 10.43 | 0 | [20 empty] | 1.96 |  |  | 0 | 0 | A | [9 empty] | 0 | 0 | 208 | 0 | 0 | 249 | 0 | 899 | 0 | 0 | 0 | 0 | 40 | 0
2022-02-24 | A69852 | 1 | 고탄소 | AE1055LS |  | Al 탈산 | B | 30 | 42 | 51900 | 77.75 | B | B | B |  | 1 | 1 |  | 1520 | 1567 | 3700 |  |  | 3700 | 36.45 | 12 | 101520 | 1593 |  | Y | 41 | 22 | [7 empty] | 김형철 | 2 |  | Y |  |  |  |  | 99.05 | 12-5 | 0 | 107.28 | A |  | 1587 | 3 | 0.21 | 1544 | 0.98 | 60 | 22 | 298 | 4:58 | 25 | 25 | 46 | 0 |  | 0 |  | 450 | N2 | 2022-02-24 18:50 | 2022-02-24 19:12 | 22 | 2022-02-24 18:48 | 24 |  |  |  |  | Y |  |  |  | Y | [5 empty] | 0 | 224.14 | [23 empty] | 0.02 | 0 | A | [9 empty] | 84 | 0 | 801 | 24 | 0 | 180 | 0 | 692 | 0 | 510 | 0 | 0 | 41 | 41
2022-02-24 | B69235 | 2 | 중탄소 | SM45CB | TUNDISH교체 | Si 탈산 | B | 32 | 75 | 50450 | 82.92 | B | B |  | B | 1 |  | 1 | 1540 | 1554 | 5800 |  |  | 5800 | 60.51 | 12 | 95856 | 1641 |  | Y | 36 | 29 | [7 empty] | 임승우 | 2 | [8 empty] | 0 | 71.26 | A |  | 1644 | 1 | 0.26 | 1577 | 1.67 | 84 | 35 | 313 | 5:13 | 14 | 19 | 0 | 48 |  | 66.24 | 0 | 0 | N2 | 2022-02-24 19:34 | 2022-02-24 20:17 | 43 | 2022-02-24 19:23 | 54 |  |  |  |  | N | [8 empty] | 5 | 0 | 17.48 | [19 empty] | 1.67 |  |  |  | 0.29 | 0.29 | A | [9 empty] | 0 | 0 | 0 | 20 | 0 | 36 | 0 | 742 | 0 | 0 | 0 | 0 | 136 | 0 |  |  | 6 |  | 1
2022-02-24 | A69853 | 1 | 고탄소 | AE1055LS |  | Al 탈산 | B | 1 | 55 | 49900 | 77.97 | B | B | B |  | 1 | 1 |  | 1520 | 1558 | 4400 |  |  | 4400 | 43.34 | 12 | 101520 | 1580 |  | Y | 41 | 33 | [7 empty] | 김형철 | 2 |  | Y |  |  |  |  | 111.45 | 13-5 | 0.02 | 54.57 | A |  | 1580 | 3 | 0.23 | 1547 | 0.8 | 63 | 24 | 280 | 4:40 | 25 | 25 | 47 | 0 |  | 0 |  | 450 | N2 | 2022-02-24 19:50 | 2022-02-24 20:16 | 26 | 2022-02-24 19:48 | 28 |  |  |  |  | Y |  |  |  | Y | [5 empty] | 0 | 211.91 | [23 empty] | 0.02 | 0 | A | [9 empty] | 81 | 0 | 946 | 20 | 0 | 186 | 0 | 689 | 0 | 508 | 0 | 0 | 38 | 54
2022-02-24 | B69236 | 2 | 중탄소 | SM45CB |  | Si 탈산 | B | 21 | 63 | 49900 | 86.5 | B | B |  | B | 1 |  | 1 | 1540 | 1507 | 6700 |  |  | 6700 | 69.44 | 12 | 96486 | 1624 |  | Y | 42 | 33 | [7 empty] | 임승우 | 2 | [6 empty] | 97.6 | 11-9 | 0 | 193.13 | A |  | 1617 | 1 | 0.25 | 1561 | 1.36 | 68 | 31 | 311 | 5:11 | 14 | 15 | 0 | 49 |  | 43.32 | 0 | 0 | N2 | 2022-02-24 20:40 | 2022-02-24 21:17 | 37 | 2022-02-24 20:28 | 49 |  |  |  |  | N | [7 empty] | 5 | 5 | 0 | 14.57 | [23 empty] | 0.37 | 0.37 | A | [9 empty] | 0 | 0 | 0 | 15 | 0 | 41 | 0 | 798 | 0 | 0 | 0 | 0 | 116 | 0
2022-02-24 | A69854 | 1 | 고탄소 | AE1055LS | TUNDISH교체전 | Al 탈산 | B | 6 | 32 | 51500 | 76.88 | B | B | B |  | 1 | 1 |  | 1520 | 1530 | 5900 |  |  | 5900 | 63.52 | 12 | 92878 | 1585 |  | Y | 41 | 33 | [7 empty] | 김형철 | 2 |  | Y |  |  |  |  | 107.85 | 13-6 | 0 | 164.29 | A |  | 1585 | 3 | 0.23 | 1558 | 0.71 | 74 | 24 | 298 | 4:58 | 25 | 25 | 48 | 0 |  | 0 |  | 450 | N2 | 2022-02-24 20:50 | 2022-02-24 21:29 | 39 | 2022-02-24 20:48 | 41 |  |  |  |  | Y |  |  |  | Y | [5 empty] | 0 | 197.54 | [23 empty] | 0 | 0 | A | [9 empty] | 81 | 0 | 925 | 39 | 0 | 160 | 0 | 839 | 0 | 602 | 0 | 0 | 42 | 48
2022-02-24 | B69237 | 2 | 중탄소 | SM45CB |  | Si 탈산 | B | 36 | 43 | 52600 | 75.12 | B | B |  | B | 1 |  | 1 | 1540 | 1554 | 5200 |  |  | 5200 | 54.87 | 13 | 94777 | 1610 | 356 | Y | 38 | 30 | [7 empty] | 임승우 | 2 | [6 empty] | 104.6 | 12-10 | 0 | 56.79 | A |  | 1607 | 1 | 0.25 | 1561 | 1.48 | 68 | 26 | 263 | 4:23 | 14 | 15 | 0 | 50 |  | 34.89 | 0 | 0 | N2 | 2022-02-24 21:34 | 2022-02-24 22:16 | 42 | 2022-02-24 21:25 | 51 |  |  |  |  | N | [7 empty] | 3 | 4 | 0 | 12.11 | [23 empty] | 0.23 | 0.23 | A | [9 empty] | 0 | 0 | 170 | 0 | 0 | 43 | 0 | 746 | 0 | 0 | 0 | 0 | 154 | 16
2022-02-24 | A69855 | 1 | 고탄소 | STB2 | TUNDISH교체 | Al 탈산 | B | 19 | 2 | 54900 | 86.23 | B | B | D |  | 1 | 1 |  | 1520 | 1531 | 6800 |  |  | 6800 | 66.97 | 12 | 101532 | 1580 |  | Y | 47 | 40 | [7 empty] | 김형철 | 2 |  | Y |  |  |  |  | 108.85 | 14-5 | 184.03 | 0 | A |  | 1584 | 3 | 0.21 | 1543 | 1.08 | 87 | 31 | 317 | 5:17 | 25 | 25 | 49 | 0 |  | 0 |  | 450 | AR | 2022-02-24 22:15 | 2022-02-24 22:53 | 38 | 2022-02-24 22:14 | 39 |  |  |  |  | Y |  |  |  | Y | [5 empty] | 138.46 | 44.11 | [19 empty] | 2.15 | 1.79 |  |  | 6.64 | 0 | A | [9 empty] | 0 | 29 | 254 | 14 | 0 | 115 | 0 | 498 | 0 | 399 | 0 | 0 | 56 | 89 |  |  |  |  | 1
2022-02-24 | B69238 | 2 | 중탄소 | SM45CB |  | Si 탈산 | B | 29 | 78 | 49800 | 74.3 | B | B |  | D | 1 |  | 1 | 1540 | 1536 | 5900 |  |  | 5900 | 59.96 | 12 | 98400 | 1598 |  | Y | 37 | 33 | [7 empty] | 임승우 | 2 | [6 empty] | 93.2 | 11-2 | 0 | 49.39 | A |  | 1605 | 1 | 0.34 | 1559 | 1.53 | 66 | 23 | 216 | 3:36 | 14 | 15 | 0 | 51 |  | 211.4 | 0 | 0 | N2 | 2022-02-24 22:31 | 2022-02-24 23:18 | 46 | 2022-02-24 22:23 | 54 |  |  |  |  | N | [8 empty] | 5 | 0 | 35.53 | [23 empty] | 0 | 0 | A | [9 empty] | 0 | 0 | 157 | 15 | 0 | 32 | 0 | 1040 | 0 | 0 | 0 | 0 | 222 | 0
2022-02-24 | A69856 | 1 | 고탄소 | STB2 |  | Al 탈산 | B | 30 | 43 | 52600 | 86.32 | B | D | D |  | 1 | 1 |  | 1520 | 1533 | 5800 |  |  | 5800 | 68.55 | 10 | 84610 | 1571 |  | Y | 41 | 34 | [7 empty] | 김덕진 | 2 |  | Y |  |  | N |  | 95.85 | 12-1 | 321.8 | 0 | A |  | 1571 | 3 | 0.22 | 1521 | 1.19 | 65 | 26 | 260 | 4:20 | 25 | 25 | 50 | 0 |  | 0 |  | 500 | AR | 2022-02-24 23:23 | 2022-02-24 23:59 | 36 | 2022-02-24 23:21 | 38 |  |  |  |  | Y |  |  |  | Y | [5 empty] | 169.83 | 40.01 | [20 empty] | 1.36 |  |  | 0.01 | 0 | A | [9 empty] | 0 | 26 | 168 | 14 | 0 | 118 | 0 | 648 | 0 | 552 | 0 | 0 | 107 | 54
2022-02-24 | B69239 | 2 | 중탄소 | SM45CB |  | Si 탈산 | B | 32 | 76 | 49650 | 76.17 | D | D |  | D | 1 |  | 1 | 1540 | 1548 | 5300 |  |  | 5300 | 34.79 | 19 | 152346 | 1617 |  | Y | 35 | 32 | [7 empty] | 김규완 | 2 |  |  |  |  | Y |  | 96.15 | 11-6 | 0 | 41.66 | A |  | 1604 | 1 | 0.28 | 1560 | 1.29 | 67 | 25 | 318 | 5:18 | 14 | 14 | 0 | 52 | 120 | 84.8 | 0 | 0 | N2 | 2022-02-24 23:36 | 2022-02-25 00:14 | 38 | 2022-02-24 23:29 | 45 |  |  |  |  | N | [8 empty] | 4.5 | 0 | 15.96 | [23 empty] | 0 | 0 | A | [9 empty] | 0 | 0 | 169 | 13 | 0 | 36 | 0 | 702 | 0 | 0 | 0 | 0 | 100 | 24
2022-02-24 | A69857 | 1 | 고탄소 | STB2 |  | Al 탈산 | B | 1 | 56 | 49400 | 89.12 | D | D | D |  | 1 | 1 |  | 1520 | 1541 | 5600 |  |  | 5600 | 55.16 | 12 | 101532 | 1558 |  | Y | 41 | 33 | [7 empty] | 김덕진 | 2 |  | Y |  |  | N |  | 112.7 | 13-6 | 282.24 | 0 | A |  | 1558 | 3 | 0.21 | 1518 | 0.87 | 62 | 22 | 317 | 5:17 | 25 | 25 | 51 | 0 |  | 0 |  | 400 | AR | 2022-02-25 00:35 | 2022-02-25 00:59 | 23 | 2022-02-25 00:33 | 25 |  |  |  |  | Y |  |  |  | Y | [5 empty] | 122.94 | 89.01 | [20 empty] | 1.007 |  |  | 0.06 | 0 | A | [9 empty] | 0 | 23 | 190 | 0 | 0 | 116 | 0 | 591 | 0 | 498 | 0 | 0 | 123 | 49
2022-02-24 | B69240 | 2 | 중탄소 | SM45C |  | Si 탈산 | B | 21 | 64 | 49800 | 75.9 | D | D |  | D | 1 |  | 1 | 1540 | 1553 | 5400 |  |  | 5400 | 121.55 | 7 | 44426 | 1614 |  | Y | 35 | 31 | [7 empty] | 김규완 | 2 |  |  |  |  | Y |  | 103.6 | 12-5 | 0 | 72.6 | A |  | 1614 | 1 | 0.32 | 1556 | 1.66 | 63 | 26 | 220 | 3:40 | 15 | 17 | 0 | 53 |  | 153.25 | 0 | 0 | N2 | 2022-02-25 00:37 | 2022-02-25 01:14 | 37 | 2022-02-25 00:28 | 46 |  |  |  |  | N | [7 empty] | 2 | 5 | 0 | 29.85 | [23 empty] | 0.25 | 0.25 | A | [9 empty] | 0 | 0 | 207 | 15 | 0 | 41 | 0 | 697 | 0 | 0 | 0 | 0 | 101 | 12
2022-02-24 | A69858 | 1 | 고탄소 | STB2 |  | Al 탈산 | B | 6 | 33 | 51400 | 79.45 | D | D | D |  | 1 | 1 |  | 1520 | 1557 | 4600 |  |  | 4600 | 45.31 | 12 | 101532 | 1562 |  | Y | 42 | 27 | [7 empty] | 김덕진 | 2 |  |  | Y |  | N |  | 101.4 | 12-9 | 271.8 | 0 | A |  | 1562 | 3 | 0.21 | 1520 | 1.17 | 64 | 24 | 246 | 4:06 | 25 | 25 | 52 | 0 |  | 0 |  | 400 | AR | 2022-02-25 01:30 | 2022-02-25 02:08 | 38 | 2022-02-25 01:30 | 38 |  |  |  |  | Y |  |  |  | Y | [5 empty] | 118.56 | 39 | [20 empty] | 0.833 |  |  | 1.14 | 0 | A | [9 empty] | 0 | 0 | 313 | 13 | 0 | 116 | 0 | 495 | 0 | 596 | 0 | 0 | 0 | 40
2022-02-24 | B69241 | 2 | 중탄소 | SM45C | 연주종료 | Si 탈산 | B | 36 | 44 | 52700 | 76.43 | D | D |  | D | 1 |  | 1 | 1540 | 1537 | 5600 |  |  | 5600 | 74.31 | 10 | 75361 | 1612 | 722 | Y | 38 | 34 | [7 empty] | 김규완 | 2 |  |  |  |  | Y |  | 98.4 | 12-4 | 12.78 | 45.39 | A |  | 1614 | 1 | 0.31 | 1563 | 1.57 | 70 | 30 | 261 | 4:21 | 15 | 16 | 0 | 54 |  | 136.23 | 0 | 0 | N2 | 2022-02-25 01:39 | 2022-02-25 02:16 | 37 | 2022-02-25 01:30 | 46 |  |  |  |  | N | [7 empty] | 2 | 4.5 | 0 | 25.66 | [23 empty] | 0.26 | 0.26 | A | [9 empty] | 0 | 0 | 200 | 30 | 0 | 40 | 0 | 802 | 0 | 204 | 0 | 0 | 0 | 10
2022-02-24 | B69242 | 2 | 저탄소 | 18CRNIMO7HI |  | Al 탈산 | I | 29 | 79 | 49300 | 104.5 | D | D |  | D | 1 |  | 1 | 1560 | 1584 | 8500 |  |  | 8500 | 106.25 | 4 | 80000 | 1683 |  | INGOT | 44 | 41 | [7 empty] | 김규완 | [5 empty] | Y |  | 83.7 | 10-1 | 0 | 250.92 | A |  | 1687 | 1 | 0.35 | 1588 | 2.11 | 82 |  | 323 | 5:23 | 25 | 26 | 0 | 55 |  | 335.1 | 0 | 0 | N2 | 2022-02-25 03:03 |  | 39 | 2022-02-25 02:46 | [5 empty] | Y | [7 empty] | 3 | 6 | 0 | 97.04 | [18 empty] | 1.1 |  |  |  |  | 0.1 | 0.1 | A | [9 empty] | 832 | 1278 | 0 | 35 | 0 | 404 | 0 | 1296 | 0 | 204 | 0 | 0 | 0 | 9
2022-02-24 | A69859 | 1 | 고탄소 | STB2 |  | Al 탈산 | B | 19 | 3 | 54200 | 77.47 | D | D | D |  | 1 | 1 |  | 1520 | 1582 | 4000 |  |  | 4000 | 47.28 | 10 | 84610 | 1558 |  | Y | 40 | 24 | [7 empty] | 김덕진 | 2 |  | Y |  |  |  |  | 104.7 | 13-10 | 282.9 | 0 | A |  | 1558 | 3 | 0.22 | 1519 | 1.05 | 63 | 22 | 271 | 4:31 | 25 | 25 | 53 | 0 |  | 0 |  | 400 | AR | 2022-02-25 02:46 | 2022-02-25 03:12 | 26 | 2022-02-25 02:44 | 27 |  |  |  |  | Y |  |  |  | Y | [5 empty] | 121.58 | 37.08 | [20 empty] | 0.836 |  |  | 2.73 | 0 | A | [9 empty] | 0 | 66 | 327 | 22 | 0 | 118 | 0 | 497 | 0 | 506 | 0 | 0 | 64 | 61
2022-02-24 | B69243 | 2 | 저탄소 | SCM415M1 |  | Al 탈산 | I | 32 | 77 | 49600 | 95.42 | D | D |  | D | 1 |  | 1 | 1560 | 1554 | 8800 |  |  | 8800 | 88 | 20 | 100000 | 1664 |  | INGOT | 47 | 44 | [7 empty] | 김규완 | [5 empty] | Y |  | 105.8 | 12-4 | 161.62 | 11.32 | A |  | 1663 | 1 | 0.28 | 1603 | 1.54 | 89 |  | 181 | 3:01 | 20 | 23 | 0 | 56 |  | 180.36 | 0 | 0 | N2 | 2022-02-25 03:59 |  | 37 | 2022-02-25 03:49 | [5 empty] | Y | [8 empty] | 4 | 0 | 46.05 | [16 empty] | 1.2 |  | 1.2 |  |  |  |  | 0 | 0 | A | [9 empty] | 768 | 600 | 0 | 65 | 0 | 341 | 0 | 809 | 0 | 205 | 0 | 0 | 0 | 13
2022-02-24 | A69860 | 1 | 고탄소 | STB2 |  | Al 탈산 | B | 30 | 44 | 52300 | 81.88 | D | D | D |  | 1 | 1 |  | 1520 | 1569 | 4600 |  |  | 4600 | 45.31 | 12 | 101532 | 1561 |  | Y | 42 | 31 | [7 empty] | 김덕진 | 2 |  |  | Y |  |  |  | 107.9 | 13-3 | 116.19 | 0 | A |  | 1561 | 3 | 0.22 | 1521 | 1 | 65 | 25 | 273 | 4:33 | 25 | 25 | 54 | 0 |  | 0 |  | 400 | AR | 2022-02-25 03:53 | 2022-02-25 04:16 | 23 | 2022-02-25 03:53 | 23 |  |  |  |  | Y |  |  |  | Y | [5 empty] | 120.97 | 57.78 | [20 empty] | 0.855 |  |  | 4.11 | 0 | A | [9 empty] | 0 | 21 | 209 | 24 | 0 | 118 | 0 | 560 | 0 | 510 | 0 | 0 | 97 | 44
2022-02-24 | B69244 | 2 | 저탄소 | SCM415C2 |  | Al 탈산 | I | 21 | 65 | 49350 | 102.92 | D | D |  | D | 1 |  | 1 | 1560 | 1549 | 8400 |  |  | 8400 | 101.82 | 25 | 82500 | 1671 |  | INGOT | 47 | 43 | [7 empty] | 김규완 | [5 empty] | Y |  | 86.95 | 10-8 | 0 | 207.98 | A |  | 1676 | 1 | 0.36 | 1605 | 1.49 | 89 |  | 261 | 4:21 | 20 | 21 | 0 | 57 |  | 198.84 | 0 | 0 | N2 | 2022-02-25 05:06 |  | 16 | 2022-02-25 04:55 | [5 empty] | Y | [7 empty] | 2 | 6 | 0 | 47.75 | [18 empty] | 0.9 |  |  |  |  | 0.24 | 0.24 | A | [9 empty] | 691 | 432 | 0 | 35 | 0 | 301 | 0 | 502 | 0 | 207 | 0 | 0 | 0 | 0
2022-02-24 | A69861 | 1 | 고탄소 | STB2 |  | Al 탈산 | B | 1 | 57 | 49500 | 79.55 | D | D | D |  | 1 | 1 |  | 1520 | 1546 | 4500 |  |  | 4500 | 53.19 | 10 | 84610 | 1566 |  | Y | 41 | 27 | [7 empty] | 김덕진 | 2 |  |  | Y |  | N |  |  |  | 260.11 | 0 | A |  | 1566 | 3 | 0.22 | 1519 | 1.15 | 63 | 28 | 267 | 4:27 | 25 | 25 | 55 | 0 |  | 0 |  | 400 | AR | 2022-02-25 04:50 | 2022-02-25 05:24 | 33 | 2022-02-25 04:50 | 33 |  |  |  |  | Y |  |  |  | Y | [5 empty] | 0.13 | 0 | [20 empty] | 1.225 |  |  | 5.31 | 0 | A | [9 empty] | 0 | 36 | 233 | 27 | 0 | 117 | 0 | 593 | 0 | 554 | 0 | 0 | 106 | 32
2022-02-24 | B69245 | 2 | 저탄소 | SCM415C2 |  | Al 탈산 | I | 36 | 45 | 51900 | 102.23 | D | D |  | A | 1 |  | 1 | 1560 | 1546 | 8300 |  |  | 8300 | 86.46 | 20 | 96000 | 1661 |  | INGOT | 43 | 40 |  |  | B69242 | 03 |  |  |  | 김규완 |  |  | Y |  |  | Y |  | 103 | 12-8 | 157.8 | 65.02 | A |  | 1661 | 1 | 0.3 | 1590 | 0 | 74 |  | 200 | 3:20 | 20 | 21 | 0 | 58 |  | 58.05 | 0 | 0 | N2 | 2022-02-25 06:21 |  | 15 | 2022-02-25 06:00 | [5 empty] | Y | [7 empty] | 7 | 5 | 14.79 | 2.62 | [18 empty] | 1.2 |  |  |  |  | 0.46 | 0.46 | A | [9 empty] | 703 | 571 | 0 | 65 | 0 | 303 | 0 | 705 | 0 | 206 | 0 | 0 | 0 | 0
2022-02-24 | A69862 | 1 | 고탄소 | STB2 |  | Al 탈산 | B | 6 | 34 | 52400 | 74.38 | D | D | D |  | 1 | 1 |  | 1520 | 1552 | 4500 |  |  | 4500 | 44.32 | 12 | 101532 | 1566 |  | Y | 40 | 28 | [7 empty] | 김덕진 | 2 |  | Y | [6 empty] | 287.48 | 0 | A |  | 1566 | 3 | 0.22 | 1522 | 1.33 | 66 | 26 | 274 | 4:34 | 25 | 26 | 56 | 0 |  | 0 |  | 500 | AR | 2022-02-25 05:56 | 2022-02-25 06:26 | 31 | 2022-02-25 05:53 | 33 |  |  |  |  | Y |  |  |  | Y | [5 empty] | 151.29 | 9.46 | [20 empty] | 1.087 |  |  | 0.02 | 0 | A | [9 empty] | 0 | 67 | 250 | 25 | 0 | 238 | 0 | 592 | 0 | 0 | 0 | 0 | 0 | 43
2022-02-24 | B69246 | 2 | 저탄소 | 20MNCRS5HM8 | 연주시작 | Si 탈산 | B | 29 | 80 | 49600 | 131.98 | D | A |  | A | 1 |  | 1 | 1555 | 1550 | 11800 |  |  | 11800 | 127.16 | 12 | 92796 | 1681 |  | Y | 67 | 61 |  |  | B69243 | 06 |  |  |  | 김규완 | 2 |  |  | Y |  | Y |  | 112.6 | 12-10 | 0 | 358.23 | A |  | 1677 | 1 | 0.33 | 1601 | 1.63 | 92 | 35 | 328 | 5:28 | 18 | 20 | 0 | 59 |  | 42.31 | 0 | 0 | N2 | 2022-02-25 07:54 | 2022-02-25 08:11 | 18 | 2022-02-25 07:28 | 43 |  |  |  |  | N | [7 empty] | 5 | 4.5 | 0 | 16.78 | [16 empty] | 1 |  |  | 1.81 |  |  |  | 0.49 | 0.49 | B | [9 empty] | 891 | 881 | 0 | 1602 | 0 | 0 | 0 | 503 | 0 | 0 | 0 | 0 | 101 | 0 |  |  | 6 |  | 1
2022-02-24 | A69863 | 1 | 고탄소 | STB2 |  | Al 탈산 | B | 19 | 4 | 54800 | 77.8 | D | A | A |  | 1 | 1 |  | 1520 | 1574 | 4200 |  |  | 4200 | 41.37 | 12 | 101532 | 1571 |  | Y | 40 | 29 | [7 empty] | 김덕진 | 2 |  | Y | [6 empty] | 159.94 | 0 | A |  | 1547 | 3 | 0.21 | 1515 | 0.84 | 59 | 22 | 149 | 2:29 | 25 | 25 | 57 | 0 |  | 0 |  | 410 | AR | 2022-02-25 07:04 | 2022-02-25 07:27 | 23 | 2022-02-25 07:04 | 23 |  |  |  |  | Y |  |  |  | Y | [5 empty] | 6.67 | 410 | [20 empty] | 1.192 |  |  | 4.5 | 0 | A | [9 empty] | 0 | 25 | 302 | 25 | 0 | 118 | 0 | 642 | 0 | 400 | 0 | 0 | 98 | 49
2022-02-25 | A69864 | 1 | 고탄소 | STB2 |  | Al 탈산 | B | 30 | 45 | 52600 | 79.93 | A | A | A |  | 1 | 1 |  | 1520 | 1542 | 5400 |  |  | 5400 | 53.19 | 12 | 101532 | 1541 |  | Y | 40 | 33 |  |  | A69861 |  |  |  |  | 조관훈 | 2 |  | Y |  |  |  |  | 103.35 | 12-8 | 181.71 | 0 | A |  | 1541 | 3 | 0.22 | 1523 | 0.46 | 67 | 22 | 277 | 4:37 | 25 | 25 | 58 | 0 |  | 0 |  | 410 | AR | 2022-02-25 08:06 | 2022-02-25 08:29 | 23 | 2022-02-25 08:05 | 25 |  |  |  |  | Y |  |  |  | Y | [5 empty] | 123.77 | 50.99 | [20 empty] | 0.802 |  |  | 14.58 | 0 | A | [9 empty] | 0 | 33 | 181 | 0 | 0 | 115 | 0 | 895 | 0 | 499 | 0 | 0 | 180 | 19
2022-02-25 | B69247 | 2 | 저탄소 | 20MNCRS5HM8 |  | Si 탈산 | B | 32 | 78 | 49800 | 113.2 | A | A |  | A | 1 |  | 1 | 1555 | 1550 | 10200 |  |  | 10200 | 91.44 | 14 | 111552 | 1630 |  | Y | 59 | 52 |  |  | B69245 | 03 |  |  |  | 임현진 | 2 |  |  | Y |  | Y |  | 114.4 | 13-2 | 0 | 147.94 | A |  | 1638 | 1 | 0.3 | 1578 | 1.35 | 69 | 31 | 256 | 4:16 | 18 | 18 | 0 | 60 |  | 30.54 | 0 | 0 | N2 | 2022-02-25 08:56 | 2022-02-25 09:18 | 22 | 2022-02-25 08:39 | 39 |  |  |  |  | N | [7 empty] | 4 | 3 | 0 | 12.42 | [23 empty] | 0.24 | 0.24 | B | [9 empty] | 1143 | 677 | 0 | 1562 | 0 | 0 | 0 | 862 | 0 | 104 | 0 | 0 | 101 | 0 |  |  | 6
2022-02-25 | A69865 | 1 | 고탄소 | STB2 |  | Al 탈산 | B | 1 | 58 | 50000 | 83.45 | A | A | A |  | 1 | 1 |  | 1520 | 1531 | 5400 |  |  | 5400 | 53.19 | 12 | 101532 | 1566 |  | Y | 41 | 32 |  |  | A69862 |  |  |  |  | 조관훈 | 2 |  | Y |  |  |  |  | 97.95 | 11-10 | 189.77 | 0 | A |  | 1566 | 3 | 0.22 | 1524 | 1 | 68 | 31 | 292 | 4:52 | 25 | 25 | 59 | 0 |  | 0 |  | 410 | AR | 2022-02-25 09:09 | 2022-02-25 09:35 | 25 | 2022-02-25 09:08 | 26 |  |  |  |  | Y |  |  |  | Y | [5 empty] | 146.96 | 31.92 | [20 empty] | 0.93 |  |  | 16.61 | 0 | A | [9 empty] | 0 | 0 | 198 | 0 | 0 | 118 | 0 | 946 | 0 | 599 | 0 | 0 | 211 | 0
2022-02-25 | B69248 | 2 | 저탄소 | 20MNCRS5HM8 |  | Si 탈산 | B | 36 | 46 | 52600 | 100.45 | A | A |  | A | 1 |  | 1 | 1555 | 1574 | 7600 |  |  | 7600 | 68.13 | 14 | 111552 | 1639 |  | Y | 44 | 37 | [7 empty] | 임현진 | 2 |  |  |  |  | Y |  |  |  | 0 | 169.46 | A |  | 1632 | 1 | 0.32 | 1568 | 1.47 | 59 | 18 | 251 | 4:11 | 18 | 18 | 0 | 61 | 25 | 35.77 | 0 | 0 | N2 | 2022-02-25 09:55 | 2022-02-25 10:26 | 31 | 2022-02-25 09:33 | 53 |  |  |  |  | N | [7 empty] | 3 | 4 | 7.08 | 3.75 | [23 empty] | 0.34 | 0.34 | A | [9 empty] | 1190 | 598 | 0 | 1454 | 0 | 0 | 0 | 503 | 0 | 0 | 0 | 0 | 103 | 0 |  |  | 6
2022-02-25 | A69866 | 1 | 고탄소 | STB2 |  | Al 탈산 | B | 6 | 35 | 52300 | 78.73 | A | A | A |  | 1 | 1 |  | 1520 | 1538 | 6000 |  |  | 6000 | 70.91 | 10 | 84610 | 1558 |  | Y | 41 | 37 |  |  | A69863 |  |  |  |  | 조관훈 | 2 |  | Y |  |  |  |  | 104.4 | 13-2 | 202.5 | 0 | A |  | 1558 | 3 | 0.21 | 1519 | 1.05 | 63 | 29 | 366 | 6:06 | 25 | 25 | 60 | 0 |  | 0 |  | 410 | AR | 2022-02-25 10:16 | 2022-02-25 10:35 | 19 | 2022-02-25 10:16 | 19 |  |  |  |  | Y |  |  |  | Y | [5 empty] | 0.13 | 0 | [20 empty] | 1.056 |  |  | 17.94 | 0 | A | [9 empty] | 0 | 0 | 232 | 0 | 0 | 115 | 0 | 891 | 0 | 687 | 0 | 0 | 184 | 45
2022-02-25 | B69249 | 2 | 저탄소 | 20MNCRS5HM8 |  | Si 탈산 | B | 5 | 80 | 49050 | 97.78 | A | A |  | A | 1 |  | 1 | 1555 | 1561 | 8100 |  |  | 8100 | 145.22 | 7 | 55776 | 1648 |  | Y | 46 | 40 | [7 empty] | 임현진 | 2 |  |  |  |  | Y |  | 93.05 | 11-2 | 0 | 133.73 | A |  | 1645 | 1 | 0.32 | 1568 | 2.06 | 59 | 6 | 240 | 4:00 | 18 | 18 | 0 | 62 |  | 53.98 | 0 | 0 | N2 | 2022-02-25 10:48 | 2022-02-25 11:29 | 41 | 2022-02-25 10:32 | 57 |  |  |  |  | N | [7 empty] | 4 | 4.5 | 16.67 | 2.08 | 중보수 래들( 온도낮아 32톤 내려옴 | [19 empty] | 0.66 |  |  | 0.21 | 0.21 | A | [9 empty] | 1080 | 546 | 0 | 1342 | 0 | 0 | 0 | 706 | 0 | 107 | 0 | 0 | 101 | 0 |  |  | 6
2022-02-25 | A69867 | 1 | 고탄소 | STB2 |  | Al 탈산 | B | 19 | 5 | 55200 | 79.92 | A | A | A |  | 1 | 1 |  | 1520 | 1538 | 6000 |  |  | 6000 | 70.91 | 10 | 84610 | 1554 |  | Y | 42 | 36 |  |  | A69864 |  |  |  |  | 조관훈 | 2 |  | Y |  |  |  |  | 103.85 | 13-9 | 219.42 | 0 | A |  | 1554 | 3 | 0.22 | 1515 | 1.05 | 59 | 25 | 275 | 4:35 | 25 | 26 | 61 | 0 |  | 0 |  | 410 | AR | 2022-02-25 11:27 | 2022-02-25 11:40 | 12 | 2022-02-25 11:26 | 14 |  |  |  |  | Y |  |  |  | Y | [5 empty] | 124.86 | 37.07 | [20 empty] | 1.022 |  |  | 19.32 | 0 | A | [9 empty] | 0 | 32 | 348 | 0 | 0 | 117 | 0 | 990 | 0 | 597 | 0 | 0 | 263 | 117
2022-02-25 | B69250 | 2 | 저탄소 | 20MNCRS5HM8 |  | Si 탈산 | B | 29 | 81 | 48650 | 102.13 | A | A |  | A | 1 |  | 1 | 1555 | 1543 | 9000 |  |  | 9000 | 86.89 | 13 | 103584 | 1645 |  | Y | 49 | 44 | [7 empty] | 임현진 | 2 |  |  |  |  | Y |  | 101.45 | 11-10 | 0 | 161.02 | A |  | 1648 | 1 | 0.36 | 1583 | 1.53 | 74 | 36 | 189 | 3:09 | 18 | 17 | 0 | 63 |  | 27.21 | 0 | 0 | N2 | 2022-02-25 11:58 | 2022-02-25 12:02 | 4 | 2022-02-25 11:42 | 20 |  |  |  |  | N | [7 empty] | 3 | 4.5 | 10.48 | 0 | [20 empty] | 0.57 | Y |  | 0.17 | 0.17 | A | [9 empty] | 1016 | 710 | 0 | 1454 | 0 | 0 | 0 | 601 | 0 | 0 | 0 | 0 | 101 | 16 |  |  | 6
2022-02-25 | A69868 | 1 | 고탄소 | STB2 |  | Al 탈산 | B | 30 | 46 | 52400 | 76.88 | A | A | A |  | 1 | 1 |  | 1520 | 1558 | 4600 |  |  | 4600 | 45.31 | 12 | 101532 | 1559 |  | Y | 42 | 28 |  |  | A69865 |  |  |  |  | 조관훈 | 2 |  | Y | [6 empty] | 183.87 | 0 | A |  | 1559 | 3 | 0.24 | 1517 | 1.24 | 61 | 24 | 274 | 4:34 | 25 | 25 | 62 | 0 |  | 0 |  | 410 | AR | 2022-02-25 12:31 | 2022-02-25 12:44 | 13 | 2022-02-25 12:31 | 13 |  |  |  |  | Y |  |  |  | Y | [5 empty] | 123.2 | 21.47 | [20 empty] | 0.763 |  |  | 22.26 | 0 | A | [9 empty] | 0 | 0 | 279 | 0 | 0 | 119 | 0 | 497 | 0 | 399 | 0 | 0 | 99 | 50
2022-02-25 | B69251 | 2 | 저탄소 | 20MNCRS5HM8 | 잔강최소화전 | Si 탈산 | B | 32 | 79 | 49250 | 100.6 | A | A |  | A | 1 |  | 1 | 1555 | 1584 | 7800 |  |  | 7800 | 83.24 | 12 | 93703 | 1650 |  | Y | 45 | 41 | [7 empty] | 임현진 | 2 |  |  |  |  | Y |  |  |  | 0 | 107.06 | A |  | 1642 | 1 | 0.3 | 1579 | 1.67 | 70 | 34 | 268 | 4:28 | 18 | 18 | 0 | 64 |  | 36.1 | 0 | 0 | N2 | 2022-02-25 13:00 | 2022-02-25 13:11 | 11 | 2022-02-25 12:40 | 31 |  |  |  |  | N | [7 empty] | 6 | 4.5 | 8.64 | 2.65 | [23 empty] | 0.84 | 0.84 | A | [9 empty] | 1138 | 642 | 0 | 1512 | 0 | 0 | 0 | 711 | 0 | 106 | 0 | 0 | 100 | 8 |  |  | 6
2022-02-25 | A69869 | 1 | 고탄소 | STB2 |  | Al 탈산 | B | 1 | 59 | 50000 | 79.38 | A | A | A |  | 1 | 1 |  | 1520 | 1550 | 5400 |  |  | 5400 | 53.19 | 12 | 101532 | 1559 | 722 | Y | 42 | 32 |  |  | A69866 |  |  |  |  | 조관훈 | 2 |  | Y | [6 empty] | 216.43 | 0 | A |  | 1559 | 3 | 0.26 | 1520 | 1.08 | 64 | 29 | 365 | 6:05 | 25 | 25 | 63 | 0 |  | 0 |  | 410 | AR | 2022-02-25 13:38 | 2022-02-25 13:52 | 14 | 2022-02-25 13:36 | 16 |  |  |  |  | Y |  |  |  | Y | [5 empty] | 129.4 | 22.5 | [20 empty] | 1.165 |  |  | 0.01 | 0 | A | [9 empty] | 0 | 0 | 344 | 0 | 0 | 119 | 0 | 889 | 0 | 497 | 0 | 0 | 166 | 49
2022-02-25 | B69252 | 2 | 저탄소 | 20MNCRS5HA | 잔강최소화 | Si 탈산 | B | 36 | 47 | 51900 | 92.1 | A | A |  | A | 1 |  | 1 | 1555 | 1551 | 7500 |  |  | 7500 | 80.58 | 11 | 93071 | 1641 |  | Y | 45 | 38 | 연주 온도저하로 30톤 내려옴 |  | B69249 | 30 |  |  |  | 임현진 | 2 |  | Y |  |  | Y |  | 106.4 | 13-1 | 0 | 126.93 | A |  | 1641 | 1 | 0.34 | 1581 | 1.49 | 71 | 19 | 255 | 4:15 | 16 | 16 | 0 | 65 |  | 43.4 | 0 | 0 | N2 | 2022-02-25 13:58 | 2022-02-25 14:29 | 30 | 2022-02-25 13:46 | 42 |  |  |  |  | Y | [7 empty] | 6 | 4 | 0 | 12.91 | [23 empty] | 0.54 | 0.54 | A | [9 empty] | 561 | 309 | 0 | 1008 | 0 | 0 | 0 | 873 | 0 | 0 | 0 | 0 | 102 | 16 |  |  | 2
2022-02-25 | B69253 | 2 | 저탄소 | 20MNCRS5HA | TUNDISH교체전 | Si 탈산 | B | 5 | 81 | 50100 | 85.42 | A | B |  | B | 1 |  | 1 | 1555 | 1579 | 7300 |  |  | 7300 | 78.68 | 11 | 92780 | 1651 |  | Y | 44 | 38 | [7 empty] | 임현진 | 2 |  |  |  |  | N |  | 100 | 11-8 | 0 | 125.46 | A |  | 1641 | 1 | 0.32 | 1574 | 2 | 64 | 21 | 267 | 4:27 | 16 | 16 | 0 | 66 |  | 59.25 | 0 | 0 | N2 | 2022-02-25 14:50 | 2022-02-25 15:31 | 40 | 2022-02-25 14:39 | 52 |  |  |  |  | Y | [7 empty] | 4 | 4.3 | 0 | 14.08 | [23 empty] | 0.5 | 0.5 | A | [9 empty] | 1371 | 118 | 0 | 1444 | 0 | 0 | 0 | 761 | 0 | 0 | 0 | 0 | 102 | 0 |  |  | 2
2022-02-25 | A69870 | 1 | 고탄소 | STB2 |  | Al 탈산 | B | 6 | 36 | 52500 | 82.47 | A | B | B |  | 1 | 1 |  | 1520 | 1533 | 5900 |  |  | 5900 | 58.11 | 12 | 101532 | 1551 |  | Y | 40 | 36 |  |  | A69867 |  |  |  |  | 조관훈 | 2 |  | Y |  |  |  |  | 105.05 | 13-2 | 126.33 | 0 | A |  | 1551 | 3 | 0.21 | 1513 | 1.06 | 57 | 23 | 240 | 4:00 | 25 | 26 | 64 | 0 |  | 0 |  | 410 | AR | 2022-02-25 14:56 | 2022-02-25 15:10 | 14 | 2022-02-25 14:49 | 21 |  |  |  |  | Y |  |  |  | Y | [5 empty] | 124.71 | 57.59 | [20 empty] | 0.763 |  |  | 1.57 | 0 | A | [9 empty] | 0 | 0 | 233 | 0 | 0 | 120 | 0 | 694 | 0 | 596 | 0 | 0 | 98 | 42
2022-02-25 | B69254 | 2 | 중탄소 | SM45CB | TUNDISH교체 | Si 탈산 | B | 29 | 82 | 48950 | 93.2 | B | B |  | B | 1 |  | 1 | 1540 | 1581 | 7100 |  |  | 7100 | 76.77 | 12 | 92484 | 1658 |  | Y | 46 | 38 | [7 empty] | 임승우 | 2 | [6 empty] | 102.25 | 11-10 | 0 | 221.13 | A |  | 1641 | 1 | 0.28 | 1575 | 1.44 | 82 | 33 | 320 | 5:20 | 14 | 20 | 0 | 67 |  | 92.83 | 0 | 0 | N2 | 2022-02-25 16:00 | 2022-02-25 16:52 | 52 | 2022-02-25 15:49 | 64 |  |  |  |  | N | [7 empty] | 2 | 4.5 | 0 | 24.54 | [16 empty] | 0.9 |  |  | 1.34 |  |  |  | 0.2 | 0.2 | A | [9 empty] | 0 | 0 | 0 | 20 | 0 | 131 | 0 | 1098 | 0 | 465 | 0 | 0 | 278 | 0 |  |  | 3 |  | 1
2022-02-25 | A69871 | 1 | 고탄소 | STB2 |  | Al 탈산 | B | 19 | 6 | 54800 | 83.78 | B | B | B |  | 1 | 1 |  | 1520 | 1535 | 5500 |  |  | 5500 | 72.23 | 9 | 76149 | 1556 |  | Y | 44 | 33 | [7 empty] | 김형철 | 2 |  | Y |  |  |  |  | 97.55 | 13-1 | 243.7 | 0 | A |  | 1556 | 3 | 0.22 | 1514 | 1.08 | 58 | 32 | 278 | 4:38 | 25 | 26 | 65 | 0 |  | 0 |  | 410 | AR | 2022-02-25 16:09 | 2022-02-25 16:27 | 18 | 2022-02-25 16:08 | 19 |  |  |  |  | Y |  |  |  | Y | [5 empty] | 126.02 | 46.76 | [20 empty] | 1.215 |  |  | 3.05 | 0 | A | [9 empty] | 0 | 54 | 308 | 0 | 0 | 118 | 0 | 496 | 0 | 399 | 0 | 0 | 0 | 94
2022-02-25 | B69255 | 2 | 중탄소 | SM45CB |  | Si 탈산 | B | 18 | 1 | 53500 | 102.62 | B | B |  | B | 1 |  | 1 | 1540 | 1571 | 8000 |  |  | 8000 | 85.7 | 11 | 93346 | 1648 |  | Y | 55 | 47 | [7 empty] | 임승우 | 2 | [6 empty] | 103.1 | 13-9 | 0 | 212.46 | A |  | 1640 | 1 | 0.36 | 1573 | 0 | 80 | 31 | 407 | 6:47 | 14 | 15 | 0 | 68 |  | 101.68 | 0 | 0 | N2 | 2022-02-25 17:28 | 2022-02-25 17:53 | 24 | 2022-02-25 17:19 | 34 |  |  |  |  | N | [8 empty] | 3.2 | 0 | 26.28 | [23 empty] | 0.21 | 0.21 | A | [9 empty] | 0 | 0 | 0 | 27 | 0 | 44 | 0 | 747 | 0 | 210 | 0 | 0 | 196 | 25 |  |  | 4
2022-02-25 | A69872 | 1 | 고탄소 | STB2 |  | Al 탈산 | B | 30 | 47 | 52400 | 83.4 | B | B | B |  | 1 | 1 |  | 1520 | 1541 | 5400 |  |  | 5400 | 53.19 | 12 | 101532 | 1567 |  | Y | 41 | 32 | [7 empty] | 김형철 | 2 |  | Y |  |  |  |  | 110.45 | 13-5 | 183.52 | 0 | A |  | 1567 | 3 | 0.25 | 1522 | 1.05 | 66 | 23 | 356 | 5:56 | 25 | 26 | 66 | 0 |  | 0 |  | 410 | AR | 2022-02-25 17:14 | 2022-02-25 17:38 | 25 | 2022-02-25 17:12 | 27 |  |  |  |  | Y |  |  |  | Y | [5 empty] | 135.13 | 61.03 | [20 empty] | 1.107 |  |  | 0.03 | 0 | B | [9 empty] | 0 | 44 | 282 | 0 | 0 | 119 | 0 | 497 | 0 | 395 | 0 | 0 | 0 | 78
2022-02-25 | A69873 | 1 | 고탄소 | STB2 |  | Al 탈산 | B | 36 | 48 | 52500 | 78.35 | B | B | B |  | 1 | 1 |  | 1520 | 1548 | 4600 |  |  | 4600 | 45.31 | 12 | 101532 | 1558 |  | Y | 41 | 28 | [7 empty] | 김형철 | 2 |  | Y |  |  |  |  | 105.1 | 12-10 | 256.43 | 0 | A |  | 1558 | 3 | 0.25 | 1524 | 0.92 | 68 | 27 | 290 | 4:50 | 25 | 25 | 67 | 0 |  | 0 |  | 450 | AR | 2022-02-25 18:13 | 2022-02-25 18:47 | 34 | 2022-02-25 18:12 | 35 |  |  |  |  | Y |  |  |  | Y | [5 empty] | 137.39 | 34.95 | [20 empty] | 0.951 |  |  | 1.24 | 0 | A | [9 empty] | 0 | 54 | 281 | 0 | 0 | 117 | 0 | 497 | 0 | 399 | 0 | 0 | 0 | 58
2022-02-25 | B69256 | 2 | 중탄소 | SM45CB |  | Si 탈산 | B | 32 | 80 | 49650 | 84.73 | B | B |  | B | 1 |  | 1 | 1540 | 1570 | 5900 |  |  | 5900 | 59.64 | 13 | 98928 | 1629 |  | Y | 44 | 35 | [7 empty] | 임승우 | 2 | [8 empty] | 0 | 126.79 | A |  | 1610 | 1 | 0.3 | 1558 | 1.48 | 65 | 23 | 355 | 5:55 | 14 | 15 | 0 | 69 |  | 41.72 | 0 | 0 | N2 | 2022-02-25 18:26 | 2022-02-25 18:57 | 32 | 2022-02-25 18:17 | 40 | EAF | 전극절손 |  |  | N | [8 empty] | 5 | 0 | 13.45 | [23 empty] | 0.18 | 0.18 | A | [9 empty] | 0 | 0 | 0 | 26 | 0 | 47 | 0 | 751 | 0 | 76 | 0 | 0 | 129 | 0
2022-02-25 | A69874 | 1 | 고탄소 | STB2 | TUNDISH교체전 | Al 탈산 | B | 6 | 37 | 52000 | 83.78 | B | B | B |  | 1 | 1 |  | 1520 | 1538 | 6000 |  |  | 6000 | 62.7 | 12 | 95700 | 1558 |  | Y | 42 | 37 | [7 empty] | 김형철 | 2 |  | Y |  |  |  |  | 105.75 | 13-3 | 313.74 | 0 | A |  | 1558 | 3 | 0.25 | 1520 | 0.95 | 64 | 22 | 302 | 5:02 | 25 | 26 | 68 | 0 |  | 0 |  | 400 | AR | 2022-02-25 19:20 | 2022-02-25 19:53 | 33 | 2022-02-25 19:18 | 35 |  |  |  |  | Y |  |  |  | Y | [5 empty] | 124.74 | 49.18 | [20 empty] | 1.061 |  |  | 4.63 | 0 | A | [9 empty] | 0 | 37 | 293 | 0 | 0 | 119 | 0 | 695 | 0 | 496 | 0 | 0 | 31 | 71
2022-02-25 | B69257 | 2 | 중탄소 | SM45CB |  | Si 탈산 | B | 5 | 82 | 49750 | 82.13 | B | B |  | B | 1 |  | 1 | 1540 | 1566 | 5000 |  |  | 5000 | 54.35 | 12 | 91995 | 1612 |  | Y | 43 | 31 | [7 empty] | 임승우 | 2 | [8 empty] | 0 | 177.97 | A |  | 1603 | 1 | 0.3 | 1554 | 1.53 | 61 | 17 | 346 | 5:46 | 14 | 14 | 0 | 70 |  | 46.09 | 0 | 0 | N2 | 2022-02-25 19:26 | 2022-02-25 20:04 | 38 | 2022-02-25 19:18 | 46 |  |  |  |  | N | [8 empty] | 5 | 0 | 17.75 | [23 empty] | 0 | 0 | A | [9 empty] | 0 | 0 | 0 | 42 | 0 | 47 | 0 | 876 | 0 | 108 | 0 | 0 | 126 | 5
2022-02-25 | B69258 | 2 | 중탄소 | SM45CB |  | Si 탈산 | B | 29 | 83 | 48600 | 95.97 | B | B |  | B | 1 |  | 1 | 1540 | 1546 | 6900 |  |  | 6900 | 73.69 | 11 | 93632 | 1623 | 364 | Y | 50 | 37 | [7 empty] | 임승우 | 2 |  |  |  |  | Y |  | 105.4 | 12-3 | 0 | 198.54 | A |  | 1615 | 1 | 0.27 | 1557 | 1.32 | 64 | 27 | 413 | 6:53 | 14 | 17 | 0 | 71 |  | 45.96 | 0 | 0 | N2 | 2022-02-25 20:45 | 2022-02-25 21:10 | 25 | 2022-02-25 20:36 | 33 |  |  |  |  | N | [8 empty] | 4.5 | 0 | 18.16 | [23 empty] | 0.33 | 0.33 | A | [9 empty] | 0 | 0 | 0 | 15 | 0 | 51 | 0 | 998 | 0 | 0 | 0 | 0 | 161 | 0
2022-02-25 | A69875 | 1 | 저탄소 | SCR420H1V | TUNDISH교체 | Al 탈산 | B | 19 | 7 | 55000 | 84.05 | B | B | B |  | 1 | 1 |  | 1540 | 1564 | 7400 |  |  | 7400 | 87.77 | 12 | 84314 | 1639 |  | Y | 42 | 38 | [7 empty] | 김형철 | 2 |  | Y |  |  |  |  | 101.9 | 13-6 | 0 | 209.01 | A |  | 1646 | 3 | 0.23 | 1603 | 1.08 | 94 | 25 | 396 | 6:36 | 15 | 20 | 69 | 0 |  | 0 |  | 800 | N2 | 2022-02-25 20:34 | 2022-02-25 21:19 | 46 | 2022-02-25 20:32 | 48 | [14 empty] | 0 | 244.27 | [19 empty] | 2.1 |  |  |  | 0.05 | 0 | A | [9 empty] | 1182 | 505 | 0 | 24 | 0 | 251 | 0 | 1043 | 0 | 742 | 0 | 0 | 130 | 0 |  |  | 9 |  | 1
2022-02-25 | A69876 | 1 | 저탄소 | SCR420H1V |  | Al 탈산 | B | 18 | 2 | 54500 | 82.72 | B | B |  | B | 1 |  | 1 | 1540 | 1551 | 6800 |  |  | 6800 | 80.37 | 10 | 84610 | 1645 |  | Y | 39 | 35 | [7 empty] | 김형철 | 2 |  | Y |  |  |  |  | 95.85 | 12-10 | 0 | 229.03 | A |  | 1634 | 1 | 0.4 | 1581 | 1.5 | 72 | 24 | 293 | 4:53 | 13 | 13 | 0 | 72 |  | 46.03 | 0 | 0 | N2 | 2022-02-25 21:37 | 2022-02-25 22:16 | 39 | 2022-02-25 21:22 | 53 | [12 empty] | 5 |  | 0 | 16.01 | [23 empty] | 0.6 | 0.6 | A | [9 empty] | 1020 | 569 | 0 | 62 | 0 | 282 | 0 | 754 | 0 | 500 | 0 | 0 | 84 | 6 |  |  | 4
2022-02-25 | B69259 | 2 | 중탄소 | SM45CB |  | Si 탈산 | B | 30 | 48 | 52000 | 97.6 | B | B |  | B | 1 |  | 1 | 1540 | 1564 | 6200 |  |  | 6200 | 62.9 | 12 | 98564 | 1626 |  | Y | 57 | 38 | [7 empty] | 임승우 | 2 | [8 empty] | 0 | 150.96 | A |  | 1608 | 1 | 0.34 | 1558 | 1.67 | 65 | 27 | 325 | 5:25 | 14 | 17 | 0 | 73 |  | 86.49 | 0 | 0 | N2 | 2022-02-25 22:03 | 2022-02-25 22:18 | 16 | 2022-02-25 21:55 | 23 |  |  |  |  | N | [8 empty] | 4 | 0 | 19.48 | [23 empty] | 0 | 0 | A | [9 empty] | 0 | 0 | 130 | 22 | 0 | 40 | 0 | 848 | 0 | 0 | 0 | 0 | 139 | 5
2022-02-25 | A69877 | 1 | 저탄소 | SCR420H1V |  | Al 탈산 | B | 36 | 49 | 52500 | 74.17 | B | D | D |  | 1 | 1 |  | 1540 | 1525 | 6800 |  |  | 6800 | 44.65 | 18 | 152298 | 1628 | 369 | Y | 40 | 34 | [7 empty] | 김형철 | 2 |  | Y | [6 empty] | 0 | 207.68 | A |  | 1628 | 3 | 0.23 | 1592 | 1.06 | 83 | 33 | 306 | 5:06 | 13 | 18 | 70 | 0 |  | 0 |  | 999 | N2 | 2022-02-25 22:36 | 2022-02-25 23:08 | 32 | 2022-02-25 22:35 | 32 |  |  |  |  | Y |  |  |  | Y | [5 empty] | 0 | 258.7 | 공치후 조업 | [22 empty] | 2.61 | 0 | A | [9 empty] | 665 | 1004 | 0 | 14 | 0 | 204 | 0 | 497 | 0 | 400 | 0 | 0 | 0 | 0
2022-02-25 | B69260 | 2 | 중탄소 | SM45CB |  | Si 탈산 | B | 32 | 81 | 50200 | 78.55 | B | D |  | D | 1 |  | 1 | 1540 | 1555 | 5100 |  |  | 5100 | 53.58 | 12 | 95176 | 1604 |  | Y | 39 | 32 | [7 empty] | 임승우 | 2 |  |  |  |  | Y |  | 96.6 | 11-5 | 0 | 125.14 | A |  | 1597 | 1 | 0.27 | 1554 | 1.26 | 61 | 20 | 254 | 4:14 | 14 | 14 | 0 | 74 |  | 47.18 | 0 | 0 | N2 | 2022-02-25 22:49 | 2022-02-25 23:27 | 38 | 2022-02-25 22:43 | 44 |  |  |  |  | N | [8 empty] | 5 | 0 | 10.63 | [23 empty] | 0 | 0 | A | [9 empty] | 0 | 0 | 127 | 12 | 0 | 37 | 0 | 801 | 0 | 0 | 0 | 0 | 54 | 19
2022-02-25 | A69878 | 1 | 저탄소 | SCR420HC | 유사강종연연주 | Al 탈산 | B | 6 | 38 | 52500 | 69.7 | D | D | D |  | 1 | 1 |  | 1540 | 1567 | 5700 |  |  | 5700 | 112.28 | 6 | 50766 | 1630 |  | Y | 41 | 28 | [7 empty] | 김덕진 | 2 |  |  | Y |  |  |  | 105.05 | 13-2 | 0.01 | 111.64 | A |  | 1630 | 3 | 0.24 | 1592 | 1.31 | 81 | 35 | 303 | 5:03 | 16 | 17 | 71 | 0 |  | 0 |  | 999 | N2 | 2022-02-25 23:35 | 2022-02-26 00:01 | 27 | 2022-02-25 23:34 | 27 |  |  |  |  | Y |  |  |  | Y | [5 empty] | 0 | 242.57 | [23 empty] | 2.64 | 7.12 | A | [9 empty] | 1319 | 371 | 0 | 0 | 0 | 217 | 0 | 494 | 0 | 399 | 0 | 0 | 0 | 0 |  |  |  | 0
2022-02-25 | B69261 | 2 | 중탄소 | SM45CB |  | Si 탈산 | B | 5 | 83 | 49700 | 80.57 | D | D |  | D | 1 |  | 2 | 1540 | 1548 | 5600 |  |  | 5600 | 56.99 | 12 | 98256 | 1610 |  | Y | 40 | 35 | [7 empty] | 김규완 | 2 |  |  |  |  | Y |  | 99.8 | 11-8 | 40.19 | 68.16 | A |  | 1607 | 1 | 1000 | 1563 | 1.22 | 70 | 22 | 224 | 3:44 | 14 | 17 | 0 | 75 |  | 87.95 | 0 | 0 | N2 | 2022-02-25 23:51 | 2022-02-26 00:30 | 40 | 2022-02-25 23:45 | 45 |  |  |  |  | N | [8 empty] | 4.5 | 0 | 19.39 | [23 empty] | 0 | 0 | A | [9 empty] | 0 | 0 | 159 | 10 | 0 | 46 | 0 | 705 | 0 | 209 | 0 | 0 | 53 | 17
2022-02-25 | A69879 | 1 | 저탄소 | SCR420HC |  | Al 탈산 | B | 19 | 8 | 54400 | 72.8 | D | D | D |  | 1 | 1 |  | 1540 | 1541 | 6500 |  |  | 6500 | 64.02 | 12 | 101532 | 1621 |  | Y | 41 | 33 | [7 empty] | 김덕진 | 2 |  | Y |  |  |  |  | 106.5 | 14-1 | 0 | 137.59 | A |  | 1621 | 3 | 0.23 | 1586 | 1.09 | 75 | 35 | 283 | 4:43 | 16 | 18 | 72 | 0 |  | 0 |  | 999 | N2 | 2022-02-26 00:41 | 2022-02-26 00:58 | 17 | 2022-02-26 00:41 | 17 |  |  |  |  | Y |  |  |  | Y | [5 empty] | 0 | 244.87 | [23 empty] | 2.64 | 18.72 | A | [9 empty] | 1316 | 336 | 0 | 24 | 0 | 233 | 0 | 901 | 0 | 399 | 0 | 0 | 0 | 3 |  |  |  | 0
2022-02-25 | B69262 | 2 | 중탄소 | SM45CB |  | Si 탈산 | B | 29 | 84 | 48900 | 75.9 | D | D |  | D | 1 |  | 1 | 1540 | 1556 | 5400 |  |  | 5400 | 54.96 | 12 | 98256 | 1608 |  | Y | 36 | 33 | [7 empty] | 김규완 | 2 |  |  |  |  | Y |  | 97.8 | 11-6 | 0 | 92.39 | A |  | 1606 | 1 | 0.35 | 1562 | 1.38 | 69 | 24 | 267 | 4:27 | 14 | 15 | 0 | 76 |  | 102.98 | 0 | 0 | N2 | 2022-02-26 01:04 | 2022-02-26 01:38 | 34 | 2022-02-26 00:56 | 42 |  |  |  |  | N | [8 empty] | 4.5 | 0 | 19.58 | [23 empty] | 0 | 0 | A | [9 empty] | 0 | 0 | 179 | 10 | 0 | 47 | 0 | 809 | 0 | 208 | 0 | 0 | 55 | 12
2022-02-25 | A69880 | 1 | 저탄소 | SCR420HC |  | Al 탈산 | B | 18 | 3 | 53800 | 68.6 | D | D | D |  | 1 | 1 |  | 1540 | 1566 | 5900 |  |  | 5900 | 58.11 | 12 | 101532 | 1635 |  | Y | 40 | 30 | [7 empty] | 김덕진 | 2 |  | Y |  |  | N |  | 102.7 | 13-8 | 0 | 156.61 | A |  | 1635 | 3 | 0.23 | 1598 | 1.32 | 87 | 44 | 283 | 4:43 | 16 | 18 | 73 | 0 |  | 0 |  | 999 | N2 | 2022-02-26 01:36 | 2022-02-26 01:55 | 19 | 2022-02-26 01:36 | 19 |  |  |  |  | Y |  |  |  | Y | [5 empty] | 0 | 221.73 | [23 empty] | 2.64 | 26.33 | A | [9 empty] | 1058 | 448 | 0 | 0 | 0 | 176 | 0 | 806 | 0 | 498 | 0 | 0 | 0 | 5 |  |  |  | 0
2022-02-25 | B69263 | 2 | 중탄소 | SM45CB |  | Si 탈산 | B | 30 | 49 | 52150 | 78.88 | D | D |  | D | 1 |  | 1 | 1540 | 1516 | 6400 |  |  | 6400 | 65.14 | 12 | 98256 | 1605 |  | Y | 41 | 38 | [7 empty] | 김규완 | 2 |  |  |  |  | Y |  | 95.85 | 11-10 | 42.27 | 38.5 | A |  | 1609 | 1 | 0.35 | 1562 | 1.57 | 69 | 22 | 222 | 3:42 | 14 | 15 | 0 | 77 |  | 121.09 | 0 | 0 | N2 | 2022-02-26 02:07 | 2022-02-26 02:44 | 37 | 2022-02-26 01:59 | 45 |  |  |  |  | N | [8 empty] | 4 | 0 | 22.9 | [23 empty] | 0 | 0 | A | [9 empty] | 0 | 0 | 188 | 11 | 0 | 46 | 0 | 706 | 0 | 209 | 0 | 0 | 69 | 5
2022-02-25 | A69881 | 1 | 저탄소 | SCR420HC |  | Al 탈산 | B | 36 | 50 | 52900 | 68.82 | D | D | D |  | 1 | 1 |  | 1540 | 1520 | 6900 |  |  | 6900 | 81.55 | 10 | 84610 | 1625 |  | Y | 42 | 33 | [7 empty] | 김덕진 | 2 |  | Y |  |  | N |  | 101.15 | 12-5 | 0.01 | 329.51 | A |  | 1625 | 3 | 0.23 | 1594 | 1.15 | 83 | 42 | 310 | 5:10 | 16 | 17 | 74 | 0 |  | 0 |  | 999 | N2 | 2022-02-26 02:37 | 2022-02-26 02:57 | 19 | 2022-02-26 02:37 | 20 |  |  |  |  | Y |  |  |  | Y | [5 empty] | 0 | 227.13 | [23 empty] | 3.44 | 27.14 | A | [9 empty] | 916 | 511 | 0 | 29 | 0 | 191 | 0 | 606 | 0 | 397 | 0 | 0 | 0 | 0 |  |  |  | 0
2022-02-25 | B69264 | 2 | 중탄소 | SM45CB |  | Si 탈산 | B | 32 | 82 | 49450 | 76.93 | D | D |  | D | 1 |  | 1 | 1540 | 1537 | 6000 |  |  | 6000 | 61.06 | 12 | 98256 | 1612 | 367 | Y | 39 | 35 | [7 empty] | 김규완 | 2 | [6 empty] | 98.85 | 11-7 | 0 | 152.92 | A |  | 1605 | 1 | 0.34 | 1561 | 1.47 | 68 | 21 | 262 | 4:22 | 14 | 15 | 0 | 78 | 120 | 82.96 | 0 | 0 | N2 | 2022-02-26 03:04 | 2022-02-26 03:49 | 45 | 2022-02-26 02:56 | 53 |  |  |  |  | N | [8 empty] | 5 | 0 | 16.38 | [23 empty] | 0 | 0 | A | [9 empty] | 0 | 0 | 0 | 0 | 0 | 46 | 0 | 956 | 0 | 208 | 0 | 0 | 148 | 5
2022-02-25 | A69882 | 1 | 저탄소 | SCR420HC | TUNDISH교체전 | Al 탈산 | B | 6 | 39 | 51800 | 65.15 | D | D | D |  | 1 | 1 |  | 1540 | 1532 | 6400 |  |  | 6400 | 62.41 | 13 | 102545 | 1626 |  | Y | 41 | 29 | [7 empty] | 김덕진 | 2 |  | Y |  |  | N |  |  |  | 0 | 198.13 | A |  | 1626 | 3 | 0.24 | 1588 | 1.58 | 77 | 32 | 299 | 4:59 | 16 | 17 | 75 | 0 |  | 0 |  | 999 | N2 | 2022-02-26 03:35 | 2022-02-26 03:57 | 22 | 2022-02-26 03:34 | 23 | [14 empty] | 0 | 214.68 | [23 empty] | 4.99 | 27.14 | A | [9 empty] | 1254 | 342 | 0 | 15 | 0 | 165 | 0 | 500 | 0 | 395 | 0 | 0 | 0 | 0 |  |  |  | 0
2022-02-25 | B69265 | 2 | 중탄소 | SM45CB |  | Si 탈산 | B | 5 | 84 | 49450 | 85.58 | D | D |  | D | 1 |  | 1 | 1540 | 1535 | 6500 |  |  | 6500 | 61.06 | 13 | 106444 | 1623 |  | Y | 44 | 40 | [7 empty] | 김규완 | 2 |  |  |  |  | Y |  | 99.95 | 11-8 | 0 | 131.42 | A |  | 1620 | 1 | 0.4 | 1564 | 1.51 | 71 | 26 | 290 | 4:50 | 14 | 19 | 0 | 79 |  | 147.1 | 0 | 0 | N2 | 2022-02-26 04:15 | 2022-02-26 04:54 | 39 | 2022-02-26 04:09 | 45 |  |  |  |  | N | [8 empty] | 5 | 0 | 35.03 | [23 empty] | 0 | 0 | A | [9 empty] | 0 | 0 | 233 | 0 | 0 | 48 | 0 | 706 | 0 | 208 | 0 | 0 | 67 | 20
2022-02-25 | A69883 | 1 | 고탄소 | AE1055LS | TUNDISH교체 | Al 탈산 | B | 19 | 9 | 54300 | 84.08 | D | D | D |  | 1 | 1 |  | 1520 | 1525 | 6800 |  |  | 6800 | 66.98 | 12 | 101520 | 1633 |  | Y | 40 | 34 | [7 empty] | 김덕진 | 2 |  | Y |  |  |  |  | 101.05 | 13-4 | 0.23 | 265.12 | A |  | 1621 | 3 | 0.21 | 1570 | 1.19 | 86 | 32 | 351 | 5:51 | 25 | 25 | 76 | 0 |  | 0 |  | 800 | N2 | 2022-02-26 05:07 | 2022-02-26 05:39 | 32 | 2022-02-26 05:06 | 33 |  |  |  |  | Y |  |  |  | Y | [5 empty] | 0 | 350.06 | [19 empty] | 1.95 |  |  |  | 7.08 | 27.14 | B | [9 empty] | 0 | 0 | 864 | 14 | 0 | 193 | 0 | 852 | 0 | 599 | 0 | 0 | 108 | 87 |  |  |  | 0 | 1
2022-02-25 | B69266 | 2 | 중탄소 | SM45CB |  | Si 탈산 | B | 29 | 85 | 48750 | 78.13 | D | D |  | D | 1 |  | 1 | 1540 | 1532 | 5800 |  |  | 5800 | 36.45 | 19 | 159142 | 1611 |  | Y | 37 | 33 | [7 empty] | 김규완 | 2 |  |  |  |  | Y |  | 100.85 | 11-8 | 0 | 125.2 | A |  | 1606 | 1 | 0.35 | 1557 | 1.44 | 64 | 25 | 262 | 4:22 | 14 | 16 | 0 | 80 | 200 | 143.7 | 0 | 0 | N2 | 2022-02-26 05:32 | 2022-02-26 05:58 | 26 | 2022-02-26 05:24 | 34 |  |  |  |  | N | [8 empty] | 5 | 0 | 30.15 | [23 empty] | 0 | 0 | A | [9 empty] | 0 | 0 | 110 | 0 | 0 | 46 | 0 | 705 | 0 | 206 | 0 | 0 | 68 | 8
2022-02-25 | A69884 | 1 | 고탄소 | AE1055LS |  | Al 탈산 | B | 18 | 4 | 53300 | 87.1 | D | D | A |  | 1 | 1 |  | 1520 | 1587 | 3700 |  |  | 3700 | 43.74 | 10 | 84600 | 1609 |  | Y | 42 | 32 | [7 empty] | 김덕진 | 2 | [6 empty] | 99.1 | 13-3 | 0.09 | 73.07 | A |  | 1609 | 3 | 0.2 | 1553 | 1.27 | 69 | 31 | 250 | 4:10 | 25 | 25 | 77 | 0 |  | 0 |  | 500 | N2 | 2022-02-26 06:12 | 2022-02-26 06:36 | 24 | 2022-02-26 06:10 | 26 |  |  |  |  | Y |  |  |  | Y | [5 empty] | 0 | 246.85 | [23 empty] | 0.01 | 0 | A | [9 empty] | 55 | 0 | 909 | 20 | 0 | 275 | 0 | 795 | 0 | 595 | 0 | 0 | 109 | 56
2022-02-25 | B69267 | 2 | 중탄소 | SM45C |  | Si 탈산 | B | 30 | 50 | 52250 | 88.15 | D | A |  | A | 1 |  | 1 | 1540 | 1527 | 6100 |  |  | 6100 | 143.7 | 6 | 42450 | 1615 |  | Y | 44 | 34 | [7 empty] | 김규완 | 2 | [8 empty] | 0 | 138.75 | A |  | 1599 | 1 | 0.32 | 1547 | 1.42 | 54 | 20 | 330 | 5:30 | 15 | 16 | 0 | 81 |  | 29.47 | 0 | 0 | N2 | 2022-02-26 06:47 | 2022-02-26 07:03 | 16 | 2022-02-26 06:33 | 30 |  |  |  |  | N | [7 empty] | 1 | 4.5 | 7.04 | 5.41 | [23 empty] | 0.14 | 0.14 | A | [9 empty] | 0 | 0 | 297 | 34 | 0 | 37 | 0 | 700 | 0 | 207 | 0 | 0 | 68 | 96 |  |  | 4
2022-02-25 | A69885 | 1 | 고탄소 | AE1055LS |  | Al 탈산 | B | 36 | 51 | 52300 | 75.6 | D | A | A |  | 1 | 1 |  | 1520 | 1536 | 5700 |  |  | 5700 | 67.38 | 10 | 84600 | 1587 |  | Y | 40 | 34 | [15 empty] | 104.85 | 12-9 | 0 | 201.4 | A |  | 1589 | 3 | 0.19 | 1551 | 1.06 | 67 | 29 | 265 | 4:25 | 25 | 25 | 78 | 0 |  | 0 |  | 500 | N2 | 2022-02-26 07:14 | 2022-02-26 07:35 | 21 | 2022-02-26 07:14 | 21 |  |  |  |  | Y |  |  |  | Y | [5 empty] | 0 | 16.81 | [23 empty] | 1.31 | 0 | A | [9 empty] | 62 | 0 | 923 | 0 | 0 | 172 | 0 | 987 | 0 | 599 | 0 | 0 | 98 | 27
2022-02-26 | B69268 | 2 | 중탄소 | SM45C |  | Si 탈산 | B | 32 | 83 | 49550 | 81.88 | A | A |  | A | 1 |  | 1 | 1540 | 1529 | 6100 |  |  | 6100 | 62.95 | 13 | 96910 | 1616 |  | Y | 46 | 32 | [7 empty] | 임현진 | 2 |  |  |  |  | Y |  |  |  | 0 | 224.72 | A |  | 1611 | 1 | 0.31 | 1557 | 1.75 | 64 | 24 | 266 | 4:26 | 15 | 15 | 0 | 82 |  | 33.1 | 0 | 0 | N2 | 2022-02-26 07:38 | 2022-02-26 08:08 | 30 | 2022-02-26 07:29 | 39 |  |  |  |  | N | [8 empty] | 5 | 9.48 | 0 | [23 empty] | 0.32 | 0.32 | A | [9 empty] | 0 | 0 | 267 | 45 | 0 | 97 | 0 | 603 | 0 | 414 | 0 | 0 | 55 | 42 |  |  | 6
2022-02-26 | A69886 | 1 | 고탄소 | AE1055LS |  | Al 탈산 | B | 6 | 40 | 52300 | 75.55 | A | A | A |  | 1 | 1 |  | 1520 | 1559 | 5100 |  |  | 5100 | 50.24 | 12 | 101520 | 1590 |  | Y | 40 | 29 |  |  | A69883 |  |  |  |  | 조관훈 | 2 |  | Y |  |  |  |  | 105.8 | 13-2 | 0.01 | 219.2 | A |  | 1590 | 3 | 0.2 | 1555 | 1 | 71 | 34 | 287 | 4:47 | 25 | 25 | 79 | 0 |  | 0 |  | 500 | N2 | 2022-02-26 08:14 | 2022-02-26 08:35 | 21 | 2022-02-26 08:14 | 21 |  |  |  |  | Y |  |  |  | Y | [5 empty] | 0 | 16.89 | [23 empty] | 2.54 | 0 | A | [9 empty] | 71 | 0 | 878 | 0 | 0 | 167 | 0 | 890 | 0 | 596 | 0 | 0 | 143 | 30
2022-02-26 | B69269 | 2 | 중탄소 | SM45C |  | Si 탈산 | B | 5 | 85 | 49250 | 78.98 | A | A |  | A | 1 |  | 1 | 1540 | 1554 | 5000 |  |  | 5000 | 49.17 | 13 | 101682 | 1619 |  | Y | 36 | 27 | [7 empty] | 임현진 | 2 |  |  |  |  | Y |  | 95.35 | 11-3 | 0 | 175.43 | A |  | 1610 | 1 | 0.31 | 1562 |  | 69 | 23 | 257 | 4:17 | 15 | 15 |  |  |  | 0 | 0 |  | N2 | 2022-02-26 08:47 | 2022-02-26 09:23 | 36 | 2022-02-26 08:33 | 49 |  |  |  |  | N | [7 empty] | 1 | 4.5 | 0.1 | 0 | [23 empty] | 0.07 | 0.07 | A | [9 empty] | 0 | 0 | 481 | 45 | 0 | 220 | 0 | 555 | 0 | 207 | 0 | 0 | 0 | 38 |  |  | 6
2022-02-26 | A69887 | 1 | 고탄소 | AE1055LS |  | Al 탈산 | B | 19 | 10 | 54300 | 77.23 | A | A | A |  | 1 | 1 |  | 1520 | 1547 | 5500 |  |  | 5500 | 54.18 | 12 | 101520 | 1597 |  | Y | 40 | 32 |  |  | A69884 |  |  |  |  | 조관훈 | 2 |  | Y |  |  |  |  | 105.65 | 13-9 | 0 | 149.94 | A |  | 1597 | 3 | 0.19 | 1555 | 1.17 | 71 | 33 | 287 | 4:47 | 25 | 25 | 80 | 0 |  | 0 |  | 500 | N2 | 2022-02-26 09:16 | 2022-02-26 09:36 | 21 | 2022-02-26 09:14 | 22 |  |  |  |  | Y |  |  |  | Y | [5 empty] | 0 | 197.9 | [23 empty] | 3.84 | 0 | A | [9 empty] | 78 | 0 | 920 | 0 | 0 | 28 | 0 | 396 | 0 | 991 | 0 | 0 | 132 | 44 |  |  |  | 0
2022-02-26 | B69270 | 2 | 중탄소 | SM45C |  | Si 탈산 | B | 29 | 86 | 48850 | 70.92 | A | A |  | A | 1 |  | 1 | 1540 | 1565 | 5000 |  |  | 5000 | 52.33 | 12 | 95544 | 1607 |  | Y | 39 | 28 | [7 empty] | 임현진 | 2 |  |  |  |  | Y |  | 99.75 | 11-7 | 0 | 170.44 | A |  | 1602 | 1 | 0.34 | 1549 | 1.92 | 56 | 20 | 274 | 4:34 | 15 | 15 | 0 | 84 |  | 31.4 | 0 | 0 | N2 | 2022-02-26 10:00 | 2022-02-26 10:30 | 30 | 2022-02-26 09:52 | 38 |  |  |  |  | N | [8 empty] | 5 | 10.38 | 0 | [23 empty] | 0.09 | 0.09 | A | [9 empty] | 0 | 0 | 452 | 56 | 0 | 188 | 0 | 754 | 0 | 316 | 0 | 0 | 53 | 39 |  |  | 4
2022-02-26 | A69888 | 1 | 고탄소 | AE1055LS |  | Al 탈산 | B | 18 | 5 | 53200 | 77.07 | A | A | A |  | 1 | 1 |  | 1520 | 1533 | 5200 |  |  | 5200 | 51.22 | 12 | 101520 | 1596 |  | Y | 41 | 30 |  |  | A69885 |  |  |  |  | 조관훈 | 2 |  | Y |  |  |  |  | 101.65 | 13-6 | 0.02 | 164.46 | A |  | 1596 | 3 | 0.19 | 1554 | 1.2 | 70 | 23 | 263 | 4:23 | 25 | 25 | 81 | 0 |  | 0 |  | 500 | N2 | 2022-02-26 10:15 | 2022-02-26 10:40 | 24 | 2022-02-26 10:14 | 25 |  |  |  |  | Y |  |  |  | Y | [5 empty] | 0 | 195.11 | [23 empty] | 5.85 | 0 | A | [9 empty] | 44 | 0 | 802 | 0 | 0 | 175 | 0 | 496 | 0 | 399 | 0 | 0 | 135 | 47
2022-02-26 | B69271 | 2 | 중탄소 | SM45C |  | Si 탈산 | B | 30 | 51 | 52650 | 77.3 | A | A |  | A | 1 |  | 1 | 1540 | 1548 | 5700 |  |  | 5700 | 57.32 | 12 | 99442 | 1610 |  | Y | 40 | 31 | [7 empty] | 임현진 | 2 |  |  |  |  | Y |  |  |  | 0 | 178.42 | A |  | 1609 | 1 | 0.31 | 1558 | 1.82 | 65 | 23 | 251 | 4:11 | 15 | 15 | 0 | 85 |  | 32.85 | 0 | 0 | N2 | 2022-02-26 11:08 | 2022-02-26 11:36 | 28 | 2022-02-26 10:58 | 38 |  |  |  |  | N | [7 empty] | 1 | 5 | 11.16 | 0 | [23 empty] | 0.09 | 0.09 | A | [9 empty] | 0 | 0 | 481 | 34 | 0 | 167 | 0 | 503 | 0 | 312 | 0 | 0 | 0 | 47
2022-02-26 | A69889 | 1 | 고탄소 | AE1055LS |  | Al 탈산 | B | 36 | 52 | 52300 | 73.03 | A | A | A |  | 1 | 1 |  | 1520 | 1558 | 4700 |  |  | 4700 | 55.56 | 10 | 84600 | 1596 |  | Y | 40 | 28 |  |  | A69886 |  |  |  |  | 조관훈 | 2 |  | Y | [6 empty] | 0.25 | 232.5 | A |  | 1584 | 3 | 0.21 | 1551 | 1.03 | 67 | 31 | 1 | 0:01 | 25 | 25 | 82 | 0 |  | 0 |  | 500 | N2 | 2022-02-26 11:33 | 2022-02-26 11:48 | 15 | 2022-02-26 11:31 | 17 |  |  |  |  | Y |  |  |  | Y | [5 empty] | 0 | 175.52 | [23 empty] | 0 | 0 | A | [9 empty] | 85 | 0 | 919 | 0 | 0 | 201 | 0 | 565 | 0 | 441 | 0 | 0 | 127 | 26
2022-02-26 | B69272 | 2 | 중탄소 | SM45C | TUNDISH교체전 | Si 탈산 | B | 32 | 84 | 49500 | 77.78 | A | A |  | A | 1 |  | 1 | 1540 | 1565 | 5700 |  |  | 5700 | 64.09 | 11 | 88934 | 1620 | 362 | Y | 41 | 32 | [7 empty] | 임현진 | 2 |  |  |  |  | Y |  | 97.5 | 11-5 | 0 | 164.41 | A |  | 1623 | 1 | 0.3 | 1569 | 1.86 | 76 | 33 | 345 | 5:45 | 15 | 15 | 0 | 86 |  | 31.42 | 0 | 0 | N2 | 2022-02-26 12:10 | 2022-02-26 12:43 | 33 | 2022-02-26 12:00 | 42 |  |  |  |  | N | [7 empty] | 1 | 4.5 | 9.68 | 0 | [23 empty] | 0.11 | 0.11 | A | [9 empty] | 0 | 0 | 457 | 71 | 0 | 178 | 0 | 619 | 0 | 312 | 0 | 0 | 51 | 34
2022-02-26 | A69890 | 1 | 고탄소 | AE1055LS |  | Al 탈산 | B | 6 | 41 | 51600 | 76.7 | A | A | A |  | 1 | 1 |  | 1520 | 1544 | 5000 |  |  | 5000 | 49.25 | 12 | 101520 | 1567 |  | Y | 40 | 29 |  |  | A69887 |  |  |  |  | 조관훈 | 2 |  | Y |  |  |  |  | 107.8 | 13-4 | 0 | 179.57 | A |  | 1567 | 3 | 0.21 | 1549 | 0.5 | 65 | 23 | 538 | 8:58 | 25 | 25 | 83 | 0 |  | 0 |  | 500 | N2 | 2022-02-26 12:40 | 2022-02-26 12:59 | 19 | 2022-02-26 12:40 | 20 |  |  |  |  | Y |  |  |  | Y | [5 empty] | 0 | 187.88 | [23 empty] | 2.19 | 0 | A | [9 empty] | 59 | 0 | 844 | 0 | 0 | 175 | 0 | 817 | 0 | 400 | 0 | 0 | 75 | 35
2022-02-26 | B69273 | 2 | 중탄소 | SM45CB | TUNDISH교체 | Si 탈산 | B | 5 | 86 | 49250 | 91.82 | A | A |  | A | 1 |  | 1 | 1540 | 1515 | 8200 |  |  | 8200 | 86.71 | 12 | 94572 | 1651 |  | Y | 47 | 42 | [7 empty] | 임현진 | 2 |  |  |  |  | Y |  | 97.85 | 11-5 | 0 | 162.25 | A |  | 1649 | 1 | 0.29 | 1582 | 1.83 | 89 | 32 | 274 | 4:34 | 14 | 20 | 0 | 87 | 40 | 39.53 | 0 | 0 | N2 | 2022-02-26 13:28 | 2022-02-26 14:11 | 43 | 2022-02-26 13:19 | 52 |  |  |  |  | N | [7 empty] | 2 | 5 | 13.16 | 0 | [19 empty] | 1.64 |  |  |  | 0.16 | 0.16 | A | [9 empty] | 0 | 0 | 400 | 43 | 0 | 151 | 0 | 857 | 0 | 207 | 0 | 0 | 153 | 53 |  |  | 6 |  | 1
2022-02-26 | A69891 | 1 | 고탄소 | AE1055LS |  | Al 탈산 | B | 19 | 11 | 53600 | 76.6 | A | A | A |  | 1 | 1 |  | 1520 | 1522 | 5800 |  |  | 5800 | 57.13 | 12 | 101520 | 1599 |  | Y | 41 | 31 |  |  | A69888 |  |  |  |  | 조관훈 | 2 |  | Y | [6 empty] | 0.15 | 219.47 | A |  | 1599 | 3 | 0.2 | 1552 | 1.38 | 68 | 25 | 276 | 4:36 | 25 | 25 | 84 | 0 |  | 0 |  | 500 | N2 | 2022-02-26 13:41 | 2022-02-26 14:12 | 30 | 2022-02-26 13:40 | 32 |  |  |  |  | Y |  |  |  | Y | [5 empty] | 0 | 189.1 | [23 empty] | 3.69 | 0 | A | [9 empty] | 0 | 0 | 779 | 0 | 0 | 166 | 0 | 841 | 0 | 643 | 0 | 0 | 145 | 49
2022-02-26 | B69274 | 2 | 중탄소 | SM45CB |  | Si 탈산 | B | 29 | 87 | 49000 | 79.32 | A | A |  | C | 1 |  | 1 | 1540 | 1550 | 5400 |  |  | 5400 | 35.56 | 20 | 151872 | 1608 |  | Y | 35 | 31 | [7 empty] | 임현진 | 2 |  |  |  |  | Y |  |  |  | 0 | 214.66 | A |  | 1606 | 1 | 0.28 | 1558 | 1.26 | 65 | 22 | 286 | 4:46 | 14 | 15 | 0 | 88 |  | 26.25 | 0 | 0 | N2 | 2022-02-26 14:24 | 2022-02-26 15:09 | 45 | 2022-02-26 14:13 | 56 |  |  |  |  | N | [7 empty] | 4 |  | 8.77 | 0 | [23 empty] | 0.21 | 0.21 | A | [9 empty] | 0 | 0 | 455 | 35 | 0 | 139 | 0 | 652 | 0 | 209 | 0 | 0 | 77 | 45 |  |  | 4
2022-02-26 | A69892 | 1 | 고탄소 | AE1055LS |  | Al 탈산 | B | 18 | 6 | 53200 | 79.4 | A | C | C |  | 1 | 1 |  | 1520 | 1532 | 5400 |  |  | 5400 | 53.19 | 12 | 101520 | 1590 |  | Y | 42 | 33 |  |  | A69889 |  |  |  |  | 조관훈 | 2 |  | Y |  |  |  |  | 102.6 | 13-7 | 27.72 | 103.28 | A |  | 1589 | 3 | 0.2 | 1549 | 1.05 | 65 | 28 | 240 | 4:00 | 25 | 25 | 85 | 0 |  | 0 |  | 500 | N2 | 2022-02-26 14:45 | 2022-02-26 15:12 | 28 | 2022-02-26 14:44 | 28 |  |  |  |  | Y |  |  |  | Y | [5 empty] | 0 | 211.62 | [23 empty] | 5.91 | 0 | A | [9 empty] | 80 | 0 | 833 | 0 | 0 | 191 | 0 | 595 | 0 | 399 | 0 | 0 | 99 | 98
2022-02-26 | B69275 | 2 | 중탄소 | SM43CM3 |  | Si 탈산 | B | 30 | 52 | 52650 | 81.45 | C | C |  | C | 1 |  | 1 | 1540 | 1552 | 5700 |  |  | 5700 | 134.31 | 6 | 42438 | 1614 |  | Y | 38 | 32 | [7 empty] | 추창도 | 2 |  |  |  |  | Y |  | 103.75 | 12-7 | 0 | 138.39 | A |  | 1611 | 1 | 0.27 | 1556 | 1.38 | 62 | 17 | 270 | 4:30 | 15 | 16 | 0 | 89 |  | 41.64 | 0 | 0 | N2 | 2022-02-26 15:41 | 2022-02-26 16:18 | 37 | 2022-02-26 15:31 | 47 |  |  |  |  | Y | [7 empty] | 3 |  | 7.11 | 4.39 | [23 empty] | 0.24 | 0.24 | A | [9 empty] | 0 | 0 | 207 | 25 | 0 | 188 | 0 | 653 | 0 | 414 | 0 | 0 | 53 | 50 |  |  | 4
2022-02-26 | A69893 | 1 | 고탄소 | AE1055LS |  | Al 탈산 | B | 36 | 53 | 52000 | 77.12 | C | C | C |  | 1 | 1 |  | 1520 | 1549 | 5300 |  |  | 5300 | 52.21 | 12 | 101520 | 1590 |  | Y | 41 | 33 |  |  | A69890 |  |  |  |  | 이호남 | 2 | [6 empty] | 100.1 | 12-4 | 0 | 139.74 | A |  | 1590 | 3 | 0.21 | 1555 | 1 | 71 | 23 | 338 | 5:38 | 25 | 25 | 86 | 0 |  | 0 |  | 700 | N2 | 2022-02-26 15:48 | 2022-02-26 16:09 | 21 | 2022-02-26 15:48 | 22 |  |  |  |  | Y |  |  |  | Y | [5 empty] | 0 | 258.49 | [23 empty] | 7.27 | 0 | A | [9 empty] | 53 | 0 | 812 | 0 | 0 | 180 | 0 | 749 | 0 | 552 | 0 | 0 | 99 | 19
2022-02-26 | B69276 | 2 | 중탄소 | SM43CM3 |  | Si 탈산 | B | 32 | 85 | 49700 | 79.22 | C | C |  | C | 1 |  | 1 | 1540 | 1572 | 4700 |  |  | 4700 | 49.43 | 13 | 95093 | 1623 |  | Y | 36 | 26 | [7 empty] | 추창도 | 2 |  |  |  |  | Y |  |  |  | 0 | 112.98 | A |  | 1612 | 1 | 0.28 | 1561 | 1.44 | 67 | 21 | 300 | 5:00 | 15 | 15 | 0 | 90 |  | 41.25 | 0 | 0 | N2 | 2022-02-26 16:36 | 2022-02-26 17:25 | 49 | 2022-02-26 16:25 | 60 |  |  |  |  | Y | [7 empty] | 1 |  | 0 | 11.76 | [23 empty] | 0.11 | 0.11 | A | [9 empty] | 0 | 0 | 230 | 20 | 0 | 189 | 0 | 501 | 0 | 208 | 0 | 0 | 52 | 46 |  |  | 4
2022-02-26 | A69894 | 1 | 고탄소 | AE1055LS |  | Al 탈산 | B | 6 | 42 | 51900 | 75.3 | C | C | C |  | 1 | 1 |  | 1520 | 1594 | 4100 |  |  | 4100 | 40.39 | 12 | 101520 | 1587 |  | Y | 40 | 26 |  |  | A69891 |  |  |  |  | 이호남 | 2 |  | Y |  |  |  |  | 110.5 | 13-7 | 15.2 | 29.67 | A |  | 1587 | 3 | 0.21 | 1552 | 1 | 68 | 23 | 300 | 5:00 | 25 | 25 | 87 | 0 |  | 0 |  | 700 | N2 | 2022-02-26 16:53 | 2022-02-26 17:11 | 17 | 2022-02-26 16:50 | 21 |  |  |  |  | Y |  |  |  | Y | [5 empty] | 0 | 23.04 | [23 empty] | 9.86 | 0 | A | [9 empty] | 54 | 0 | 895 | 29 | 0 | 208 | 0 | 748 | 0 | 552 | 0 | 0 | 96 | 26
2022-02-26 | B69277 | 2 | 중탄소 | SM43CM3 |  | Si 탈산 | B | 5 | 87 | 48650 | 87.22 | C | C |  | C | 1 |  | 1 | 1540 | 1535 | 6200 |  |  | 6200 | 65.18 | 12 | 95124 | 1607 |  | Y | 43 | 34 | [7 empty] | 추창도 | 2 |  |  |  |  | Y |  |  |  | 0 | 255.26 | A |  | 1605 | 1 | 0.26 | 1552 | 1.27 | 58 | 22 | 276 | 4:36 | 15 | 15 | 0 | 91 |  | 30.9 | 0 | 0 | N2 | 2022-02-26 17:57 | 2022-02-26 18:30 | 34 | 2022-02-26 17:42 | 48 |  |  |  |  | Y | [7 empty] | 8 |  | 0 | 9.22 | [23 empty] | 0.67 | 0.67 | A | [9 empty] | 0 | 0 | 228 | 41 | 0 | 217 | 0 | 499 | 0 | 316 | 0 | 0 | 56 | 23 |  |  | 4
2022-02-26 | A69895 | 1 | 고탄소 | AE1055LS |  | Al 탈산 | B | 19 | 12 | 54400 | 84.1 | C | C | C |  | 1 | 1 |  | 1520 | 1539 | 5600 |  |  | 5600 | 55.16 | 12 | 101520 | 1595 |  | Y | 41 | 34 |  |  | A69892 |  |  |  |  | 이호남 | 2 |  | Y |  |  |  |  | 103.35 | 13-6 | 0 | 173.21 | A |  | 1590 | 3 | 0.2 | 1548 | 1 | 64 | 28 | 312 | 5:12 | 25 | 25 | 88 | 0 |  | 0 |  | 500 | N2 | 2022-02-26 18:02 | 2022-02-26 18:25 | 22 | 2022-02-26 18:01 | 24 |  |  |  |  | Y |  |  |  | Y | [5 empty] | 0 | 234.46 | [23 empty] | 15.36 | 0 | A | [9 empty] | 56 | 0 | 875 | 25 | 0 | 178 | 0 | 806 | 0 | 608 | 0 | 0 | 172 | 55
2022-02-26 | B69278 | 2 | 중탄소 | SM43CM3 |  | Si 탈산 | B | 18 | 7 | 53400 | 97.87 | C | C |  | C | 1 |  | 1 | 1540 | 1551 | 6100 |  |  | 6100 | 61.87 | 12 | 98595 | 1615 |  | Y | 48 | 34 |  |  | B69275 | 03 |  |  |  | 추창도 | 2 |  |  |  |  | Y |  | 108.9 | 14-4 | 0 | 114.17 | A |  | 1604 | 1 | 0.28 | 1554 | 1.08 | 60 | 24 | 337 | 5:37 | 15 | 15 | 0 | 92 |  | 42.45 | 0 | 0 | N2 | 2022-02-26 19:22 | 2022-02-26 19:33 | 11 | 2022-02-26 19:11 | 22 |  |  |  |  | Y | [7 empty] | 4 |  | 0 | 12.32 | [23 empty] | 0.36 | 0.36 | A | [9 empty] | 0 | 0 | 264 | 0 | 0 | 150 | 0 | 506 | 0 | 210 | 0 | 0 | 79 | 116
2022-02-26 | A69896 | 1 | 고탄소 | AE1055LS |  | Al 탈산 | B | 11 | 1 | 54100 | 79.63 | C | C | C |  | 1 | 1 |  | 1520 | 1616 | 3800 |  |  | 3800 | 44.92 | 10 | 84600 | 1600 |  | Y | 43 | 26 | [7 empty] | 이호남 | 2 |  | Y |  |  |  |  | 104.2 | 13-10 | 76.19 | 134.66 | A |  | 1600 | 3 | 0.2 | 1549 | 1.42 | 65 | 28 | 257 | 4:17 | 25 | 25 | 89 | 0 |  | 0 |  | 500 | N2 | 2022-02-26 19:10 | 2022-02-26 19:33 | 23 | 2022-02-26 19:08 | 25 |  |  |  |  | Y |  |  |  | Y | [5 empty] | 0 | 198.74 | [20 empty] | 1.21 |  |  | 18.25 | 0 | A | [9 empty] | 0 | 0 | 838 | 17 | 0 | 228 | 0 | 820 | 0 | 600 | 0 | 0 | 98 | 69
2022-02-26 | A69897 | 1 | 고탄소 | AE1055LS |  | Al 탈산 | B | 36 | 54 | 52300 | 81.42 | C | C | C |  | 1 | 1 |  | 1520 | 1592 | 3500 |  |  | 3500 | 41.37 | 10 | 84600 | 1598 |  | Y | 40 | 20 | [7 empty] | 이호남 | 2 |  | Y |  |  |  |  | 98.3 | 12-2 | 0.02 | 79.2 | A |  | 1598 | 3 | 0.2 | 1553 | 1.1 | 69 | 28 | 238 | 3:58 | 25 | 25 | 90 | 0 |  | 0 |  | 500 | N2 | 2022-02-26 20:12 | 2022-02-26 20:43 | 31 | 2022-02-26 20:10 | 32 |  |  |  |  | Y |  |  |  | Y | [5 empty] | 0 | 229.23 | [23 empty] | 25.29 | 0 | B | [9 empty] | 0 | 0 | 787 | 13 | 0 | 223 | 0 | 755 | 0 | 549 | 0 | 0 | 98 | 12
2022-02-26 | B69279 | 2 | 중탄소 | SM43CM3 |  | Si 탈산 | B | 30 | 53 | 52450 | 82.2 | C | C |  | C | 1 |  | 1 | 1540 | 1573 | 4400 |  |  | 4400 | 44.2 | 13 | 99554 | 1622 |  | Y | 39 | 27 | [7 empty] | 추창도 | 2 |  |  |  |  | Y |  |  |  | 0.18 | 129.71 | A |  | 1606 | 1 | 0.25 | 1555 | 1.38 | 61 | 22 | 255 | 4:15 | 15 | 15 | 0 | 93 |  | 44.36 | 0 | 0 | N2 | 2022-02-26 20:22 | 2022-02-26 20:44 | 23 | 2022-02-26 20:07 | 37 |  |  |  |  | Y | [7 empty] | 8 |  | 0 | 11.68 | [23 empty] | 0.3 | 0.3 | A | [9 empty] | 0 | 0 | 262 | 30 | 0 | 213 | 0 | 502 | 0 | 209 | 0 | 0 | 54 | 26 |  |  | 6
2022-02-26 | B69280 | 2 | 중탄소 | SM43CM3 |  | Si 탈산 | B | 32 | 86 | 49700 | 81.45 | C | C |  | C | 1 |  | 1 | 1540 | 1573 | 5100 |  |  | 5100 | 54.65 | 13 | 93327 | 1615 |  | Y | 35 | 30 |  |  | B69277 | 03 |  |  |  | 추창도 | 2 |  |  |  |  | Y |  | 109.2 | 12-6 | 0 | 83.96 | A |  | 1612 | 1 | 0.28 | 1559 | 0 | 65 | 25 | 311 | 5:11 | 15 | 16 | 0 | 94 | 60 | 41.12 | 0 | 0 | N2 | 2022-02-26 21:21 | 2022-02-26 21:49 | 28 | 2022-02-26 21:08 | 40 |  |  |  |  | Y | [9 empty] | 0 | 11.36 | [23 empty] | 0.46 | 0.46 | A | [9 empty] | 0 | 0 | 263 | 26 | 0 | 184 | 0 | 501 | 0 | 208 | 0 | 0 | 57 | 30 |  |  | 4
2022-02-26 | A69898 | 1 | 고탄소 | AE1055LS |  | Al 탈산 | B | 6 | 43 | 51600 | 85.87 | C | C | C |  | 1 | 1 |  | 1520 | 1547 | 5700 |  |  | 5700 | 56.15 | 12 | 101520 | 1587 |  | Y | 40 | 35 | [7 empty] | 이호남 | 2 |  | Y |  |  |  |  | 109.45 | 13-5 | 70.6 | 107.37 | A |  | 1587 | 3 | 0.2 | 1567 | 0.45 | 83 | 28 | 430 | 7:10 | 25 | 25 | 91 | 0 |  | 0 |  | 400 | N2 | 2022-02-26 21:33 | 2022-02-26 21:47 | 14 | 2022-02-26 21:32 | 16 |  |  |  |  | Y |  |  |  | Y | [5 empty] | 0 | 223.15 | [23 empty] | 27 | 0 | A | [9 empty] | 28 | 0 | 892 | 39 | 0 | 173 | 0 | 899 | 0 | 647 | 0 | 0 | 174 | 12
2022-02-26 | A69899 | 1 | 고탄소 | AE1055LS |  | Al 탈산 | B | 19 | 13 | 53800 | 76.48 | C | C | D |  | 1 | 1 |  | 1520 | 1625 | 3000 |  |  | 3000 | 29.55 | 12 | 101520 | 1592 |  | Y | 40 | 21 | [7 empty] | 김덕진 | 2 |  | Y | [6 empty] | 0.01 | 24.8 | A |  | 1592 | 3 | 0.2 | 1550 | 1.17 | 66 | 25 | 280 | 4:40 | 25 | 25 | 92 | 0 |  | 0 |  | 500 | N2 | 2022-02-26 22:24 | 2022-02-26 22:52 | 28 | 2022-02-26 22:23 | 29 |  |  |  |  | Y |  |  |  | Y | [5 empty] | 0 | 189.14 | [23 empty] | 28.08 | 0 | A | [9 empty] | 0 | 0 | 841 | 14 | 0 | 185 | 0 | 750 | 0 | 652 | 0 | 0 | 150 | 54
2022-02-26 | B69281 | 2 | 중탄소 | SM43CM3 |  | Si 탈산 | B | 5 | 88 | 48750 | 88.27 | C | C |  | D | 1 |  | 1 | 1540 | 1588 | 5300 |  |  | 5300 | 57.93 | 11 | 91497 | 1612 |  | Y | 43 | 36 | [15 empty] | 98.15 | 11-5 | 0 | 199.44 | A |  | 1611 | 1 | 0.31 | 1554 | 1.51 | 60 | 22 | 254 | 4:14 | 15 | 17 | 0 | 95 |  | 145.57 | 0 | 0 | N2 | 2022-02-26 22:37 | 2022-02-26 22:59 | 23 | 2022-02-26 22:25 | 34 |  |  |  |  | Y | [7 empty] | 2 | 4.5 | 0 | 29.6 | [23 empty] | 0.12 | 0.12 | A | [9 empty] | 0 | 0 | 231 | 15 | 0 | 191 | 0 | 500 | 0 | 209 | 0 | 0 | 56 | 25
2022-02-26 | A69900 | 1 | 고탄소 | AE1055LS |  | Al 탈산 | B | 11 | 2 | 55300 | 74.72 | D | D | D |  | 1 | 1 |  | 1520 | 1597 | 3600 |  |  | 3600 | 35.46 | 12 | 101520 | 1601 |  | Y | 41 | 24 | [7 empty] | 김덕진 | 2 |  | Y |  |  |  |  | 99.4 | 13-4 | 0 | 41.56 | A |  | 1601 | 3 | 0.2 | 1556 | 1.32 | 72 | 29 | 257 | 4:17 | 25 | 25 | 93 | 0 |  | 0 |  | 500 | N2 | 2022-02-26 23:23 | 2022-02-26 23:52 | 29 | 2022-02-26 23:21 | 31 |  |  |  |  | Y |  |  |  | Y | [5 empty] | 0 | 189.87 | [23 empty] | 0 | 0 | A | [9 empty] | 0 | 0 | 801 | 0 | 0 | 166 | 0 | 702 | 0 | 493 | 0 | 0 | 108 | 93
2022-02-26 | B69282 | 2 | 중탄소 | SM43CM3 |  | Si 탈산 | B | 18 | 8 | 53700 | 85 | D | D |  | D | 1 |  | 1 | 1540 | 1557 | 5600 |  |  | 5600 | 55.77 | 12 | 100420 | 1609 |  | Y | 40 | 38 | [7 empty] | 김규완 | 2 |  |  |  |  | Y |  | 102.7 | 13-6 | 65.27 | 51.44 | A |  | 1608 | 1 | 0.29 | 1558 | 1.33 | 64 | 23 | 229 | 3:49 | 15 | 17 | 0 | 96 |  | 107.36 | 0 | 0 | N2 | 2022-02-26 23:34 | 2022-02-27 00:05 | 31 | 2022-02-26 23:25 | 40 |  |  |  |  | Y | [7 empty] | 2 | 4 | 0 | 22.65 | [23 empty] | 0.1 | 0.1 | A | [9 empty] | 0 | 0 | 234 | 25 | 0 | 169 | 0 | 803 | 0 | 208 | 0 | 0 | 54 | 27
2022-02-26 | A69901 | 1 | 고탄소 | AE1055LS |  | Al 탈산 | B | 36 | 55 | 52200 | 75.35 | D | D | D |  | 1 | 1 |  | 1520 | 1578 | 3800 |  |  | 3800 | 37.43 | 12 | 101520 | 1591 |  | Y | 41 | 23 | [7 empty] | 김덕진 | 2 |  | Y |  |  | N |  |  |  | 0.46 | 207.98 | A |  | 1591 | 3 | 0.21 | 1544 | 1.34 | 60 | 26 | 258 | 4:18 | 25 | 25 | 94 | 0 |  | 0 |  | 500 | N2 | 2022-02-27 00:24 | 2022-02-27 00:49 | 26 | 2022-02-27 00:22 | 27 |  |  |  |  | Y |  |  |  | Y | [5 empty] | 0 | 194.75 | [23 empty] | 6.78 | 0 | A | [9 empty] | 0 | 0 | 850 | 0 | 0 | 162 | 0 | 897 | 0 | 706 | 0 | 0 | 226 | 30
2022-02-26 | B69283 | 2 | 중탄소 | SM43CM3 | TUNDISH교체전 | Si 탈산 | B | 30 | 54 | 52500 | 84.82 | D | D |  | D | 1 |  | 1 | 1540 | 1549 | 6000 |  |  | 6000 | 52.26 | 14 | 114800 | 1610 |  | Y | 43 | 39 | [7 empty] | 김규완 | 2 |  |  |  |  | Y |  | 97.8 | 12-1 | 13.38 | 54.95 | A |  | 1616 | 1 | 0.28 | 1565 | 1.44 | 71 | 28 | 305 | 5:05 | 15 | 16 | 0 | 97 |  | 135.52 | 0 | 0 | N2 | 2022-02-27 00:39 | 2022-02-27 01:13 | 33 | 2022-02-27 00:29 | 43 |  |  |  |  | Y | [7 empty] | 2 | 4 | 0 | 27.16 | [23 empty] | 0.17 | 0.17 | A | [9 empty] | 0 | 0 | 240 | 25 | 0 | 48 | 0 | 702 | 0 | 204 | 0 | 0 | 0 | 33
2022-02-26 | A69902 | 1 | 고탄소 | AE1055LS | TUNDISH교체전 | Al 탈산 | B | 35 | 62 | 49500 | 82.83 | D | D | D |  | 1 | 1 |  | 1520 | 1551 | 6000 |  |  | 6000 | 56.77 | 14 | 105690 | 1592 |  | Y | 41 | 34 | [7 empty] | 김덕진 | 2 |  | Y |  |  | N |  | 110.8 | 13-2 | 0.01 | 35.53 | A |  | 1592 | 3 | 0.2 | 1548 | 1.1 | 64 | 23 | 277 | 4:37 | 25 | 25 | 95 | 0 |  | 0 |  | 500 | N2 | 2022-02-27 01:35 | 2022-02-27 01:54 | 19 | 2022-02-27 01:33 | 21 |  |  |  |  | Y |  |  |  | Y | [5 empty] | 0 | 227.5 | [23 empty] | 0.01 | 0 | B | [9 empty] | 0 | 0 | 900 | 19 | 0 | 198 | 0 | 713 | 0 | 502 | 0 | 0 | 149 | 27
2022-02-26 | B69284 | 2 | 저탄소 | SCR423PRH | TUNDISH교체 | Al 탈산 | B | 6 | 44 | 51700 | 98.27 | D | D |  | D | 1 |  | 1 | 1540 | 1556 | 8500 |  |  | 8500 | 91.33 | 11 | 93071 | 1666 |  | Y | 46 | 43 | [7 empty] | 김규완 | 2 |  |  |  |  | Y |  | 98.8 | 12-4 | 0 | 300.76 | A |  | 1662 | 1 | 0.36 | 1595 | 1.53 | 92 | 33 | 323 | 5:23 | 16 | 17 | 0 | 98 | 250 | 179.77 | 0 | 0 | N2 | 2022-02-27 01:57 | 2022-02-27 02:43 | 47 | 2022-02-27 01:42 | 62 |  |  |  |  | Y | [7 empty] | 3 | 4 | 0 | 35.81 | [16 empty] | 1.1 |  |  | 1.94 |  |  |  | 0.41 | 0.41 | A | [9 empty] | 1614 | 0 | 110 | 61 | 0 | 88 | 0 | 700 | 0 | 205 | 0 | 0 | 53 | 24 |  |  | 4 |  | 1
2022-02-26 | A69903 | 1 | 고탄소 | AE1055LS | TUNDISH교체 | Al 탈산 | B | 19 | 14 | 53600 | 82.28 | D | D | D |  | 1 | 1 |  | 1520 | 1557 | 5800 |  |  | 5800 | 68.56 | 10 | 84600 | 1629 |  | Y | 41 | 30 | [7 empty] | 김덕진 | 2 |  | Y |  |  | N |  | 102.05 | 13-4 | 0.02 | 50.31 | A |  | 1623 | 3 | 0.21 | 1580 | 1.05 | 96 | 34 | 297 | 4:57 | 25 | 25 | 96 | 0 |  | 0 |  | 500 | N2 | 2022-02-27 02:33 | 2022-02-27 03:19 | 50 | 2022-02-27 02:31 | 52 |  |  |  |  | Y |  |  |  | Y | [5 empty] | 0 | 236.49 | [19 empty] | 1.79 |  |  |  | 0.03 | 0 | B | [9 empty] | 0 | 0 | 851 | 26 | 0 | 153 | 0 | 695 | 0 | 592 | 0 | 0 | 108 | 39 |  |  | 6 | 0 | 1
2022-02-26 | B69285 | 2 | 저탄소 | SCR423PRH |  | Al 탈산 | B | 5 | 89 | 48600 | 90.82 | D | D |  | D | 1 |  | 1 | 1540 | 1545 | 7600 |  |  | 7600 | 81.66 | 11 | 93071 | 1640 |  | Y | 43 | 39 | [7 empty] | 김규완 | 2 |  |  |  |  | Y |  | 97.7 | 11-5 | 0 | 112.72 | A |  | 1638 | 1 | 0.37 | 1572 | 1.62 | 69 | 30 | 249 | 4:09 | 16 | 17 | 0 | 99 |  | 192.18 | 0 | 0 | N2 | 2022-02-27 02:57 | 2022-02-27 03:38 | 41 | 2022-02-27 02:46 | 52 |  |  |  |  | Y | [7 empty] | 3 | 4.5 | 0 | 38.71 | [23 empty] | 0.33 | 0.33 | A | [9 empty] | 1627 | 0 | 113 | 55 | 0 | 70 | 0 | 799 | 0 | 207 | 0 | 0 | 56 | 27
2022-02-26 | B69286 | 2 | 저탄소 | SCR423PRH |  | Al 탈산 | B | 18 | 9 | 53650 | 97.23 | D | D |  | D | 1 |  | 1 | 1540 | 1546 | 7900 |  |  | 7900 | 84.88 | 11 | 93071 | 1650 |  | Y | 47 | 43 | [7 empty] | 김규완 | 2 |  |  |  |  | Y |  | 98.95 | 13-2 | 0 | 149.94 | A |  | 1640 | 1 | 0.3 | 1581 | 1.3 | 78 | 31 | 239 | 3:59 | 16 | 20 | 0 | 100 |  | 166.25 | 0 | 0 | N2 | 2022-02-27 04:01 | 2022-02-27 04:31 | 30 | 2022-02-27 03:50 | 41 |  |  |  |  | Y | [7 empty] | 3 | 3.5 | 0 | 41.32 | [23 empty] | 0.35 | 0.35 | A | [9 empty] | 1525 | 48 | 0 | 47 | 0 | 72 | 0 | 803 | 0 | 207 | 0 | 0 | 107 | 7
2022-02-26 | A69904 | 1 | 고탄소 | AE1055LS |  | Al 탈산 | B | 11 | 3 | 54900 | 76.55 | D | D | D |  | 1 | 1 |  | 1520 | 1576 | 4300 |  |  | 4300 | 50.83 | 10 | 84600 | 1601 |  | Y | 42 | 26 | [7 empty] | 김덕진 | 2 |  | Y | [6 empty] | 0.02 | 43.33 | A |  | 1601 | 3 | 0.2 | 1548 | 1.51 | 64 | 24 | 304 | 5:04 | 25 | 25 | 97 | 0 |  | 0 |  | 500 | N2 | 2022-02-27 03:41 | 2022-02-27 04:19 | 38 | 2022-02-27 03:38 | 41 |  |  |  |  | Y |  |  |  | Y | [5 empty] | 0 | 195.57 | [23 empty] | 0.01 | 0 | A | [9 empty] | 44 | 0 | 925 | 21 | 0 | 170 | 0 | 749 | 0 | 595 | 0 | 0 | 97 | 40
2022-02-26 | A69905 | 1 | 고탄소 | AE1055LS |  | Al 탈산 | B | 36 | 56 | 51000 | 83.93 | D | D | D |  | 1 | 1 |  | 1520 | 1585 | 3900 |  |  | 3900 | 46.1 | 10 | 84600 | 1593 |  | Y | 41 | 23 | [7 empty] | 김덕진 | 2 | [6 empty] | 0 | 10-1 | 0.03 | 51.81 | A |  | 1593 | 3 | 0.19 | 1593 | 0 | 109 | 27 | 277 | 4:37 | 25 | 25 | 98 | 0 |  | 0 |  | 450 | N2 | 2022-02-27 04:50 | 2022-02-27 05:15 | 25 | 2022-02-27 04:48 | 27 |  |  |  |  | Y |  |  |  | Y | [5 empty] | 0 | 262.33 | [23 empty] | 0.03 | 0 | A | [9 empty] | 0 | 0 | 911 | 18 | 0 | 193 | 0 | 845 | 0 | 550 | 0 | 0 | 227 | 41
2022-02-26 | B69287 | 2 | 저탄소 | SCR423PRH |  | Al 탈산 | B | 30 | 55 | 51250 | 91.75 | D | D |  | D | 1 |  | 1 | 1540 | 1569 | 7300 |  |  | 7300 | 78.43 | 11 | 93071 | 1640 |  | Y | 42 | 35 |  |  | B69284 | 09 |  |  |  | 김규완 | 2 |  |  | Y |  | Y |  | 107.85 | 13-1 | 0 | 156.08 | A |  | 1630 | 1 | 0.31 | 1570 | 1.35 | 67 | 22 | 267 | 4:27 | 16 | 18 | 0 | 101 | 230 | 174.28 | 0 | 0 | N2 | 2022-02-27 04:59 | 2022-02-27 05:26 | 27 | 2022-02-27 04:49 | 38 |  |  |  |  | Y | [7 empty] | 3 | 3.5 | 0 | 41.34 | [23 empty] | 0.32 | 0.32 | A | [9 empty] | 1742 | 0 | 219 | 39 | 0 | 101 | 0 | 704 | 0 | 205 | 0 | 0 | 108 | 38
2022-02-26 | A69906 | 1 | 고탄소 | AE1055LS |  | Al 탈산 | B | 35 | 63 | 50600 | 85.48 | D | D | D |  | 1 | 1 |  | 1520 | 1582 | 4100 |  |  | 4100 | 40.39 | 12 | 101520 | 1594 |  | Y | 41 | 24 | [7 empty] | 김덕진 | 2 |  |  | Y | [5 empty] | 0.07 | 48.68 | A |  | 1594 | 3 | 0.2 | 1549 | 1.05 | 65 | 28 | 274 | 4:34 | 25 | 25 | 99 | 0 |  | 0 |  | 450 | N2 | 2022-02-27 05:54 | 2022-02-27 06:14 | 20 | 2022-02-27 05:52 | 23 |  |  |  |  | Y |  |  |  | Y | [5 empty] | 0 | 226.75 | [23 empty] | 0.01 | 0 | A | [9 empty] | 0 | 0 | 944 | 20 | 0 | 200 | 0 | 897 | 0 | 650 | 0 | 0 | 226 | 20
2022-02-26 | B69288 | 2 | 저탄소 | SCR423PRH |  | Al 탈산 | B | 6 | 45 | 51650 | 90.7 | D | D |  | D | 1 |  | 1 | 1540 | 1552 | 7500 |  |  | 7500 | 73.87 | 12 | 101532 | 1627 |  | Y | 43 | 37 |  |  | B69285 | 08 |  |  |  | 김규완 | 2 |  |  | Y |  | N |  | 111.85 | 13-7 | 0 | 166.1 | A |  | 1632 | 1 | 0.27 | 1575 | 0 | 72 | 30 | 243 | 4:03 | 16 | 18 | 0 | 102 |  | 69.27 | 0 | 0 | N2 | 2022-02-27 06:03 | 2022-02-27 06:27 | 24 | 2022-02-27 05:49 | 38 |  |  |  |  | Y | [7 empty] | 2 | 3.5 | 0 | 16.53 | [23 empty] | 0.33 | 0.33 | A | [9 empty] | 1651 | 0 | 149 | 50 | 0 | 98 | 0 | 805 | 0 | 206 | 0 | 0 | 54 | 23
2022-02-26 | B69289 | 2 | 고탄소 | AE1055LS |  | Al 탈산 | B | 19 | 15 | 54250 | 87.43 | D | A | A |  | 1 | 1 |  | 1530 | 1529 | 5300 |  |  | 5300 | 52.21 | 12 | 101520 | 1577 |  | Y | 52 | 28 |  |  | A69904 | 15 |  |  |  | 김규완 | 2 |  |  |  |  | Y |  |  |  | 0 | 79.94 | A |  | 1577 | 3 | 0.2 | 1529 | 1.41 | 45 | 21 | 296 | 4:56 | 25 | 25 | 100 | 0 |  | 0 |  | 450 | N2 | 2022-02-27 06:59 | 2022-02-27 07:19 | 19 | 2022-02-27 06:58 | 21 |  |  |  |  | Y |  |  |  | Y | [5 empty] | 0 | 173.84 | [23 empty] | 1.98 | 0 | A | [9 empty] | 0 | 0 | 732 | 146 | 0 | 185 | 0 | 1053 | 0 | 208 | 0 | 0 | 210 | 70 |  |  |  | 0
2022-02-26 | A69907 | 1 | 저탄소 | SCR423PRH |  | Al 탈산 | B | 5 | 90 | 48200 | 98.13 | D | A |  | A | 1 |  | 1 | 1530 | 1575 | 6800 |  |  | 6800 | 66.97 | 12 | 101532 | 1651 |  | Y | 47 | 37 | [7 empty] | 김덕진 | 2 | [6 empty] | 106.2 | 12-2 | 0 | 276.03 | A |  | 1636 | 1 | 0.26 | 1580 | 1.12 | 77 | 46 | 435 | 7:15 | 16 | 17 | 0 | 103 |  | 33.9 | 0 | 0 | N2 | 2022-02-27 07:18 | 2022-02-27 07:33 | 14 | 2022-02-27 07:07 | 26 |  |  |  |  | Y | [7 empty] | 4 | 4.5 | 3.28 | 8.61 | [23 empty] | 0.51 | 0.51 | A | [9 empty] | 1503 | 161 | 0 | 219 | 0 | 49 | 0 | 500 | 0 | 399 | 0 | 0 | 83 | 0
2022-02-27 | B69290 | 2 | 고탄소 | AE1055LS |  | Al 탈산 | B | 11 | 4 | 54800 | 80.8 | A | A | A |  | 1 | 1 |  | 1530 | 1570 | 4500 |  |  | 4500 | 44.33 | 12 | 101520 | 1576 |  | Y | 46 | 26 |  |  | A69905 | 07 |  |  |  | 임현진 | 2 |  |  | Y |  | N |  |  |  | 0 | 12.94 | A |  | 1576 | 3 | 0.2 | 1544 | 0.94 | 60 | 26 | 345 | 5:45 | 25 | 25 | 101 | 0 |  | 0 |  | 350 | N2 | 2022-02-27 07:59 | 2022-02-27 08:18 | 19 | 2022-02-27 07:58 | 20 |  |  |  |  | Y |  |  |  | Y | [5 empty] | 0 | 135.12 | [23 empty] | 3.29 | 0 | A | [9 empty] | 23 | 0 | 983 | 0 | 0 | 257 | 0 | 903 | 0 | 0 | 0 | 0 | 267 | 67
2022-02-27 | A69908 | 1 | 저탄소 | SCR423PRH |  | Al 탈산 | B | 18 | 10 | 53500 | 94.27 | A | A |  | A | 1 |  | 1 | 1530 | 1537 | 6800 |  |  | 6800 | 66.97 | 12 | 101532 | 1628 |  | Y | 44 | 38 |  |  | B69285 |  |  |  |  | 조관훈 | 2 |  |  | Y |  |  |  | 105.7 | 13-9 | 0 | 240.98 | A |  | 1623 | 1 | 0.35 | 1568 | 1.16 | 65 | 32 | 261 | 4:21 | 16 | 16 | 0 | 104 |  | 94.12 | 0 | 0 | N2 | 2022-02-27 08:24 | 2022-02-27 08:44 | 19 | 2022-02-27 08:11 | 33 |  |  |  |  | Y | [7 empty] | 5 | 4 | 0 | 19.32 | [23 empty] | 0.32 | 0.32 | A | [9 empty] | 1277 | 213 | 0 | 39 | 0 | 0 | 0 | 500 | 0 | 399 | 0 | 0 | 0 | 19 |  |  | 4
2022-02-27 | B69291 | 2 | 고탄소 | AE1055LS |  | Al 탈산 | B | 36 | 57 | 53100 | 87.68 | A | A | A |  | 1 | 1 |  | 1530 | 1547 | 6400 |  |  | 6400 | 63.04 | 12 | 101520 | 1593 |  | Y | 45 | 37 |  |  | A69905 | 07 |  |  |  | 임현진 | 2 |  |  | Y |  | N |  | 114.55 | 13-7 | 0 | 99.31 | A |  | 1593 | 3 | 0.21 | 1548 | 1.07 | 64 | 27 | 335 | 5:35 | 25 | 25 | 102 | 0 |  | 0 |  | 400 | N2 | 2022-02-27 09:04 | 2022-02-27 09:25 | 20 | 2022-02-27 09:03 | 22 |  |  |  |  | Y |  |  |  | Y | [5 empty] | 0 | 198.22 | [23 empty] | 5.65 | 0 | A | [9 empty] | 0 | 48 | 1052 | 26 | 0 | 178 | 0 | 1033 | 0 | 0 | 0 | 0 | 260 | 54
2022-02-27 | A69909 | 1 | 저탄소 | SCR423PRH |  | Al 탈산 | B | 30 | 56 | 51200 | 99.9 | A | A |  | A | 1 |  | 1 | 1530 | 1532 | 8900 |  |  | 8900 | 87.66 | 12 | 101532 | 1638 |  | Y | 52 | 43 |  |  | B69286 |  |  |  |  | 조관훈 | 2 |  |  | Y |  |  |  | 108 | 13-1 | 0 | 240.28 | A |  | 1629 | 1 | 0.3 | 1585 | 1.11 | 82 | 28 | 280 | 4:40 | 16 | 17 | 0 | 105 |  | 46.9 | 0 | 0 | N2 | 2022-02-27 09:30 | 2022-02-27 09:58 | 27 | 2022-02-27 09:18 | 40 |  |  |  |  | Y | [7 empty] | 5 | 4.5 | 0 | 12.61 | [23 empty] | 0.43 | 0.43 | A | [9 empty] | 1524 | 0 | 173 | 56 | 0 | 0 | 0 | 1236 | 0 | 843 | 0 | 0 | 139 | 34
2022-02-27 | B69292 | 2 | 저탄소 | SCR423PRH | TUNDISH교체전 | Al 탈산 | B | 6 | 46 | 51300 | 116.03 | A | A |  | A | 1 |  | 1 | 1540 | 1562 | 9600 |  |  | 9600 | 87.67 | 14 | 109498 | 1657 |  | Y | 64 | 54 |  |  | B69289 | 07 |  |  |  | 임현진 | 2 |  |  | Y |  | Y |  | 108.8 | 13-4 | 0 | 299.85 | A |  | 1647 | 1 | 0.35 | 1586 | 1.24 | 83 | 43 | 410 | 6:50 | 16 | 21 | 0 | 106 |  | 87.54 | 0 | 0 | N2 | 2022-02-27 10:32 | 2022-02-27 10:59 | 26 | 2022-02-27 10:22 | 37 |  |  |  |  | Y | [7 empty] | 3 | 4.5 | 0 | 25.46 | [23 empty] | 0.51 | 0.51 | A | [9 empty] | 1446 | 267 | 0 | 48 | 0 | 118 | 0 | 1159 | 0 | 0 | 0 | 0 | 202 | 5
2022-02-27 | A69910 | 1 | 고탄소 | AE1055LS |  | Al 탈산 | B | 35 | 64 | 52400 | 72.5 | A | A | A |  | 1 | 1 |  | 1520 | 1522 | 6300 |  |  | 6300 | 62.06 | 12 | 101520 | 1588 |  | Y | 41 | 33 | [7 empty] | 조관훈 | 2 | [6 empty] | 102 | 12-3 | 5.2 | 104.04 | A |  | 1588 | 3 | 0.2 | 1544 | 1.29 | 60 | 28 | 148 | 2:28 | 25 | 25 | 103 | 0 |  | 0 |  | 300 | N2 | 2022-02-27 10:39 | 2022-02-27 10:47 | 8 | 2022-02-27 10:41 | 5 |  |  |  |  | Y |  |  |  | Y | [5 empty] | 0 | 145.19 | [20 empty] | 1.47 |  |  | 7.62 | 0 | A | [9 empty] | 0 | 0 | 0 | 870 | 0 | 152 | 0 | 900 | 0 | 696 | 0 | 0 | 97 | 51
2022-02-27 | B69293 | 2 | 중탄소 | SM45CB | TUNDISH교체 | Si 탈산 | B | 5 | 91 | 47650 | 96.97 | A | A |  | A | 1 |  | 1 | 1540 | 1560 | 8200 |  |  | 8200 | 85.31 | 12 | 96120 | 1643 |  | Y | 49 | 45 | [7 empty] | 박용우 | 2 |  |  |  |  | Y |  | 103.35 | 11-10 | 128.88 | 49.16 | A |  | 1651 | 1 | 0.36 | 1584 | 0 | 91 | 35 | 283 | 4:43 | 14 | 21 | 0 | 107 |  | 68.4 | 0 | 0 | N2 | 2022-02-27 11:26 | 2022-02-27 12:25 | 60 | 2022-02-27 11:16 | 70 |  |  |  |  | N | [7 empty] | 2 | 5 | 18.39 | 0 | [19 empty] | 1.44 |  |  |  | 0.31 | 0.31 | A | [9 empty] | 0 | 0 | 478 | 50 | 0 | 166 | 0 | 1054 | 0 | 208 | 0 | 0 | 233 | 34 |  |  |  |  | 1
2022-02-27 | A69911 | 1 | 고탄소 | AE1055LS |  | Al 탈산 | B | 19 | 16 | 54800 | 74.82 | A | A | A |  | 1 | 1 |  | 1520 | 1557 | 5500 |  |  | 5500 | 54.18 | 12 | 101520 | 1593 |  | Y | 40 | 30 | [7 empty] | 조관훈 | 3 | [8 empty] | 0 | 154.33 | A |  | 1593 | 3 | 0.2 | 1557 | 1.09 | 73 | 33 | 287 | 4:47 | 25 | 26 | 104 | 0 |  | 0 |  | 500 | N2 | 2022-02-27 11:44 | 2022-02-27 12:01 | 17 | 2022-02-27 11:42 | 19 |  |  |  |  | Y |  |  |  | Y | [5 empty] | 0 | 153.04 | [23 empty] | 0 | 0 | A | [9 empty] | 0 | 0 | 896 | 30 | 0 | 156 | 0 | 1290 | 0 | 698 | 0 | 0 | 216 | 30
2022-02-27 | B69294 | 2 | 중탄소 | SM45CB |  | Si 탈산 | B | 18 | 11 | 53000 | 91.52 | A | A |  | A | 1 |  | 1 | 1540 | 1529 | 7100 |  |  | 7100 | 71.13 | 13 | 99820 | 1623 | 728 | Y | 47 | 39 | [7 empty] | 임현진 | 2 |  |  |  |  | Y |  | 103.3 | 13-6 | 213.53 | 0 | A |  | 1625 | 1 | 0.35 | 1567 | 0 | 74 | 29 | 230 | 3:50 | 14 | 17 | 0 | 108 | 70 | 61.93 | 0 | 0 | N2 | 2022-02-27 12:33 | 2022-02-27 13:27 | 53 | 2022-02-27 12:23 | 64 |  |  |  |  | N | [7 empty] | 1 | 4.5 | 15.47 | 0 | [23 empty] | 0.08 | 0.08 | A | [9 empty] | 0 | 0 | 479 | 39 | 0 | 143 | 0 | 553 | 0 | 208 | 0 | 0 | 0 | 44
2022-02-27 | A69912 | 1 | 고탄소 | AE1055LS |  | Al 탈산 | B | 11 | 5 | 54300 | 73.75 | A | A | A |  | 1 | 1 |  | 1520 | 1565 | 5000 |  |  | 5000 | 49.25 | 12 | 101520 | 1588 |  | Y | 40 | 31 | [7 empty] | 조관훈 | 3 |  | Y | [6 empty] | 0 | 168.22 | A |  | 1588 | 3 | 0.2 | 1554 | 1.03 | 70 | 31 | 281 | 4:41 | 25 | 25 | 105 | 0 |  | 0 |  | 600 | N2 | 2022-02-27 12:54 | 2022-02-27 13:09 | 14 | 2022-02-27 12:54 | 14 |  |  |  |  | Y |  |  |  | Y | [5 empty] | 0 | 187.12 | [23 empty] | 1.47 | 0 | A | [9 empty] | 0 | 0 | 850 | 25 | 0 | 156 | 0 | 1216 | 0 | 795 | 0 | 0 | 104 | 44
2022-02-27 | B69295 | 2 | 중탄소 | SM45CB |  | Si 탈산 | B | 30 | 57 | 51750 | 98.88 | A | A |  | A | 1 |  | 1 | 1540 | 1531 | 7400 |  |  | 7400 | 79.88 | 11 | 92641 | 1631 |  | Y | 51 | 37 | [7 empty] | 임현진 | 2 |  |  |  |  | Y |  | 102.95 | 12-6 | 171.75 | 0 | A |  | 1626 | 1 | 0.32 | 1566 | 0 | 73 | 26 | 230 | 3:50 | 14 | 21 | 0 | 109 |  | 49.01 | 0 | 0 | N2 | 2022-02-27 13:39 | 2022-02-27 14:32 | 53 | 2022-02-27 13:28 | 63 |  |  |  |  | N | [7 empty] | 3 | 4.5 | 14.81 | 0 | [23 empty] | 0.06 | 0.06 | A | [9 empty] | 0 | 0 | 487 | 30 | 0 | 142 | 0 | 706 | 0 | 360 | 0 | 0 | 0 | 24
2022-02-27 | A69913 | 1 | 고탄소 | AE1055LS |  | Al 탈산 | B | 36 | 58 | 52100 | 68.7 | A | A | A |  | 1 | 1 |  | 1520 | 1589 | 4600 |  |  | 4600 | 45.31 | 12 | 101520 | 1601 |  | Y | 40 | 28 | [7 empty] | 조관훈 | 2 |  | Y | [6 empty] | 0 | 169.05 | A |  | 1601 | 3 | 0.21 | 1559 | 1.27 | 75 | 34 | 328 | 5:28 | 25 | 25 | 106 | 0 |  | 0 |  | 600 | N2 | 2022-02-27 13:55 | 2022-02-27 14:15 | 20 | 2022-02-27 13:54 | 21 |  |  |  |  | Y |  |  |  | Y | [5 empty] | 0 | 215.06 | [23 empty] | 3.33 | 0 | A | [9 empty] | 0 | 0 | 914 | 42 | 0 | 174 | 0 | 1189 | 0 | 801 | 0 | 0 | 186 | 37
2022-02-27 | B69296 | 2 | 중탄소 | SM45CB |  | Si 탈산 | B | 35 | 65 | 51900 | 90.17 | A | A |  | C | 1 |  | 1 | 1540 | 1540 | 6500 |  |  | 6500 | 66.06 | 12 | 98400 | 1629 |  | N | 42 | 36 | [7 empty] | 임현진 | 2 |  |  |  |  | Y |  | 105.1 | 12-6 | 185.18 | 0 | A |  | 1608 | 1 | 0.32 | 1561 | 1.18 | 68 | 16 | 257 | 4:17 | 14 | 16 | 0 | 110 |  | 31.23 | 0 | 0 | N2 | 2022-02-27 14:34 | 2022-02-27 15:41 | 67 | 2022-02-27 14:25 | 76 |  |  |  |  | N | [8 empty] | 4.5 | 13.15 | 0 | [23 empty] | 0 | 0 | A | [9 empty] | 0 | 0 | 460 | 57 | 0 | 161 | 0 | 554 | 0 | 311 | 0 | 0 | 91 | 54 |  |  | 4
2022-02-27 | A69914 | 1 | 고탄소 | AE1055LS |  | Al 탈산 | B | 6 | 47 | 50500 | 84.95 | A | C | C |  | 1 | 1 |  | 1520 | 1586 | 4100 |  |  | 4100 | 40.39 | 12 | 101520 | 1599 |  | Y | 40 | 25 | [7 empty] | 조관훈 | 2 |  | Y |  |  |  |  | 105.75 | 13-1 | 0 | 88.51 | A |  | 1594 | 3 | 0.23 | 1542 | 1.06 | 58 | 25 | 694 | 11:34 | 25 | 25 | 107 | 0 |  | 0 |  | 450 | N2 | 2022-02-27 15:11 | 2022-02-27 15:30 | 19 | 2022-02-27 15:11 | 19 |  |  |  |  | Y |  |  |  | Y | [5 empty] | 0 | 283.54 | [23 empty] | 6.41 | 0 | A | [9 empty] | 0 | 0 | 821 | 40 | 0 | 216 | 0 | 896 | 0 | 696 | 0 | 0 | 98 | 33
2022-02-27 | B69297 | 2 | 중탄소 | SM45CB |  | Si 탈산 | B | 31 | 1 | 53700 | 81.85 | C | C |  | C | 1 |  | 1 | 1540 | 1567 | 6000 |  |  | 6000 | 38.51 | 20 | 155803 | 1629 |  | Y | 42 | 35 | [7 empty] | 추창도 | 2 |  |  |  |  | Y |  | 100.7 | 13-6 | 133.13 | 0 | A |  | 1625 | 1 | 0.35 | 1567 | 1.56 | 74 | 16 | 240 | 4:00 | 14 | 15 | 0 | 111 |  | 29.76 | 0 | 0 | N2 | 2022-02-27 15:55 | 2022-02-27 16:48 | 53 | 2022-02-27 15:47 | 61 |  |  |  |  | N | [7 empty] | 1 | 4.5 | 8.65 | 0 | 대보수 래들 | [19 empty] | 1.23 |  |  | 0.1 | 0.1 | A | [9 empty] | 0 | 0 | 185 | 23 | 0 | 160 | 0 | 555 | 0 | 207 | 0 | 0 | 91 | 55 |  |  | 6
2022-02-27 | A69915 | 1 | 고탄소 | AE1055LS |  | Al 탈산 | B | 19 | 17 | 53500 | 88.95 | C | C | C |  | 1 | 1 |  | 1520 | 1531 | 5900 |  |  | 5900 | 58.12 | 12 | 101520 | 1594 | 1025 | Y | 43 | 34 | [7 empty] | 이호남 | 2 |  | Y |  |  |  |  | 110.35 | 14-3 | 0 | 88.65 | A |  | 1589 | 3 | 0.21 | 1546 | 0.96 | 62 | 25 | 348 | 5:48 | 25 | 25 | 108 | 0 |  | 0 |  | 600 | N2 | 2022-02-27 16:16 | 2022-02-27 16:41 | 25 | 2022-02-27 16:15 | 26 |  |  |  |  | Y |  |  |  | Y | [5 empty] | 0 | 291.46 | [23 empty] | 15.39 | 0 | A | [9 empty] | 20 | 0 | 893 | 49 | 0 | 224 | 0 | 747 | 0 | 550 | 0 | 0 | 97 | 53
2022-02-27 | B69298 | 2 | 중탄소 | SM45C |  | Si 탈산 | B | 18 | 12 | 52850 | 90.95 | C | C |  | C | 1 |  | 1 | 1540 | 1586 | 4800 |  |  | 4800 | 104.51 | 6 | 45930 | 1624 |  | Y | 39 | 31 | [7 empty] | 추창도 | 2 |  |  |  |  | Y |  | 100.95 | 13-3 | 161.29 | 0 | A |  | 1628 | 1 | 0.3 | 1563 | 1.45 | 70 | 29 | 312 | 5:12 | 15 | 19 | 0 | 112 |  | 26.63 | 0 | 0 | N2 | 2022-02-27 17:03 | 2022-02-27 17:49 | 46 | 2022-02-27 16:51 | 58 |  |  |  |  | N | [8 empty] | 4.5 | 11.69 | 0 | [23 empty] | 0.28 | 0.28 | A | [9 empty] | 0 | 0 | 228 | 34 | 0 | 155 | 0 | 556 | 0 | 207 | 0 | 0 | 55 | 66 |  |  | 4
2022-02-27 | A69916 | 1 | 고탄소 | AE1055LS |  | Al 탈산 | B | 11 | 6 | 54200 | 82.3 | C | C | C |  | 1 | 1 |  | 1520 | 1537 | 5700 |  |  | 5700 | 56.15 | 12 | 101520 | 1607 |  | Y | 41 | 31 | [7 empty] | 이호남 | 2 |  | Y |  |  |  |  | 102.15 | 13-6 | 0 | 91.65 | A |  | 1595 | 3 | 0.2 | 1550 | 1.1 | 66 | 26 | 353 | 5:53 | 25 | 26 | 109 | 0 |  | 0 |  | 600 | N2 | 2022-02-27 17:18 | 2022-02-27 17:44 | 26 | 2022-02-27 17:17 | 26 |  |  |  |  | Y |  |  |  | Y | [5 empty] | 0 | 267.02 | [23 empty] | 18.44 | 0 | A | [9 empty] | 0 | 0 | 780 | 35 | 0 | 213 | 0 | 752 | 0 | 547 | 0 | 0 | 98 | 31
2022-02-27 | B69299 | 2 | 중탄소 | SM45C |  | Si 탈산 | B | 30 | 58 | 51800 | 94.13 | C | C |  | C | 1 |  | 1 | 1540 | 1576 | 4600 |  |  | 4600 | 48.75 | 12 | 94356 | 1607 |  | Y | 35 | 28 | [7 empty] | 추창도 | 2 |  |  |  |  | Y |  |  |  | 199.24 | 0 | A |  | 1610 | 1 | 0.31 | 1549 | 1.16 | 56 | 19 | 222 | 3:42 | 15 | 16 | 0 | 113 |  | 32.99 | 0 | 0 | N2 | 2022-02-27 18:14 | 2022-02-27 18:50 | 36 | 2022-02-27 17:51 | 59 |  |  |  |  | N | [8 empty] | 5 | 10.93 | 0 | [23 empty] | 1.84 | 1.84 | A | [9 empty] | 0 | 0 | 249 | 25 | 0 | 145 | 0 | 556 | 0 | 208 | 0 | 0 | 78 | 25 |  |  | 4
2022-02-27 | A69917 | 1 | 고탄소 | AE1055LS |  | Al 탈산 | B | 36 | 59 | 52100 | 87.95 | C | C | C |  | 1 | 1 |  | 1520 | 1539 | 5400 |  |  | 5400 | 63.83 | 10 | 84600 | 1611 |  | Y | 47 | 31 | [7 empty] | 이호남 | 2 |  | Y |  |  |  |  | 103.05 | 12-5 | 0.36 | 328.74 | A |  | 1601 | 3 | 0.22 | 1559 | 1.05 | 75 | 37 | 339 | 5:39 | 25 | 26 | 110 | 0 |  | 0 |  | 800 | N2 | 2022-02-27 18:17 | 2022-02-27 18:41 | 24 | 2022-02-27 18:16 | 25 |  |  |  |  | Y |  |  |  | Y | [5 empty] | 0 | 308.01 | [23 empty] | 26.55 | 0 | A | [9 empty] | 0 | 0 | 822 | 37 | 0 | 198 | 0 | 754 | 0 | 553 | 0 | 0 | 97 | 25
2022-02-27 | B69300 | 2 | 중탄소 | SM45C |  | Si 탈산 | B | 35 | 66 | 51100 | 76.75 | C | C |  | C | 1 |  | 1 | 1540 | 1592 | 4400 |  |  | 4400 | 42.83 | 12 | 102720 | 1617 |  | Y | 34 | 31 | [7 empty] | 추창도 | 2 |  |  |  |  | Y |  | 106.3 | 12-7 | 162.29 | 0 | A |  | 1609 | 1 | 0.32 | 1562 | 1.31 | 69 | 22 | 245 | 4:05 | 15 | 15 | 0 | 114 |  | 31.12 | 0 | 0 | N2 | 2022-02-27 19:13 | 2022-02-27 19:56 | 43 | 2022-02-27 19:05 | 51 |  |  |  |  | N | [7 empty] | 1 | 4.5 | 8.99 | 0 | [23 empty] | 0.12 | 0.12 | A | [9 empty] | 0 | 0 | 255 | 34 | 0 | 144 | 0 | 552 | 0 | 207 | 0 | 0 | 56 | 62
2022-02-27 | A69918 | 1 | 고탄소 | AE1055LS |  | Al 탈산 | B | 6 | 48 | 51000 | 84.25 | C | C | C |  | 1 | 1 |  | 1520 | 1527 | 5900 |  |  | 5900 | 58.12 | 12 | 101520 | 1605 |  | Y | 40 | 29 | [7 empty] | 이호남 | 2 |  | Y |  |  |  |  | 105.1 | 12-10 | 0.33 | 261.65 | A |  | 1592 | 3 | 0.2 | 1551 | 0.95 | 67 | 34 | 506 | 8:26 | 25 | 25 | 111 | 0 |  | 0 |  | 600 | N2 | 2022-02-27 19:26 | 2022-02-27 19:39 | 13 | 2022-02-27 19:24 | 15 |  |  |  |  | Y |  |  |  | Y | [5 empty] | 0 | 522.55 | [23 empty] | 0.53 | 0 | A | [9 empty] | 90 | 0 | 928 | 27 | 0 | 188 | 0 | 752 | 0 | 554 | 0 | 0 | 96 | 33
2022-02-27 | B69301 | 2 | 중탄소 | SM45C | 잔강최소화전 | Si 탈산 | B | 31 | 2 | 54400 | 79.77 | C | C |  | C | 1 |  | 1 | 1540 | 1556 | 5300 |  |  | 5300 | 52.05 | 12 | 101820 | 1614 | 366 | Y | 38 | 34 | [7 empty] | 추창도 | 2 |  |  |  |  | Y |  | 102.2 | 13-7 | 139.65 | 0 | A |  | 1612 | 1 | 0.35 | 1562 | 1.41 | 69 | 20 | 228 | 3:48 | 15 | 16 | 0 | 115 |  | 29.52 | 0 | 0 | N2 | 2022-02-27 20:13 | 2022-02-27 21:05 | 52 | 2022-02-27 20:02 | 62 |  |  |  |  | N | [7 empty] | 2 | 4.5 | 8.36 | 0 | [23 empty] | 0.15 | 0.15 | A | [9 empty] | 0 | 0 | 278 | 23 | 0 | 137 | 0 | 556 | 0 | 209 | 0 | 0 | 55 | 56
2022-02-27 | A69919 | 1 | 고탄소 | AE1055LS |  | Al 탈산 | B | 19 | 18 | 53000 | 77.67 | C | C | C |  | 1 | 1 |  | 1520 | 1536 | 5400 |  |  | 5400 | 53.19 | 12 | 101520 | 1605 |  | Y | 40 | 28 | [7 empty] | 이호남 | 2 |  | Y |  |  |  |  | 105.25 | 13-7 | 0 | 131.72 | A |  | 1593 | 3 | 0.2 | 1554 | 1.05 | 70 | 24 | 300 | 5:00 | 25 | 26 | 112 | 0 |  | 0 |  | 600 | N2 | 2022-02-27 20:29 | 2022-02-27 20:40 | 11 | 2022-02-27 20:20 | 20 |  |  |  |  | Y |  |  |  | Y | [5 empty] | 0 | 237.47 | [23 empty] | 0.02 | 0 | A | [9 empty] | 81 | 0 | 864 | 48 | 0 | 192 | 0 | 752 | 0 | 552 | 0 | 0 | 95 | 48
2022-02-27 | B69302 | 2 | 중탄소 | SM50CM5 | 잔강최소화, 교체전 | Al 탈산 | B | 18 | 13 | 53150 | 97.38 | C | C |  | C | 1 |  | 1 | 1540 | 1590 | 4600 |  |  | 4600 | 58.96 | 10 | 78014 | 1631 |  | Y | 34 | 28 | [7 empty] | 추창도 | 2 |  |  |  |  | Y |  | 104.25 | 13-7 | 196.91 | 0 | A |  | 1627 | 1 | 0.32 | 1564 | 1.39 | 74 | 20 | 260 | 4:20 | 18 | 18 | 0 | 116 |  | 22.33 | 0 | 0 | N2 | 2022-02-27 21:33 | 2022-02-27 22:23 | 50 | 2022-02-27 21:07 | 76 |  |  |  |  | Y | [7 empty] | 15 | 4.5 | 8.37 | 0 | [23 empty] | 1.52 | 1.52 | A | [9 empty] | 71 | 0 | 340 | 95 | 0 | 247 | 0 | 549 | 0 | 209 | 0 | 0 | 56 | 67 |  |  | 4
2022-02-27 | A69920 | 1 | 고탄소 | AE1055LS |  | Al 탈산 | B | 11 | 7 | 54200 | 81.67 | C | C | C |  | 1 | 1 |  | 1520 | 1563 | 4700 |  |  | 4700 | 46.3 | 12 | 101520 | 1605 |  | Y | 40 | 28 | [7 empty] | 이호남 | 2 |  | Y |  |  |  |  | 102.55 | 13-7 | 0 | 208.76 | A |  | 1592 | 3 | 0.21 | 1546 | 1.1 | 62 | 32 | 382 | 6:22 | 25 | 25 | 113 | 0 |  | 0 |  | 600 | N2 | 2022-02-27 21:32 | 2022-02-27 21:48 | 15 | 2022-02-27 21:32 | 16 |  |  |  |  | Y |  |  |  | Y | [5 empty] | 0 | 266.97 | [23 empty] | 17.76 | 0 | A | [9 empty] | 53 | 0 | 875 | 29 | 0 | 198 | 0 | 753 | 0 | 545 | 0 | 0 | 97 | 31
2022-02-27 | B69303 | 2 | 중탄소 | SBC70L | TUNDISH교체 | Al 탈산 | B | 30 | 59 | 52100 | 104.5 | C | C |  | D | 1 |  | 1 | 1540 | 1570 | 8500 |  |  | 8500 | 91.87 | 12 | 92520 | 1652 |  | Y | 50 | 45 | [7 empty] | 추창도 | 2 |  |  |  |  | Y |  | 103.7 | 12-6 | 210.41 | 0 | A |  | 1665 | 1 | 0.5 | 1586 | 1.85 | 88 | 28 | 247 | 4:07 | 20 | 23 | 0 | 117 |  | 124.73 | 0 | 0 | AR | 2022-02-27 22:50 | 2022-02-27 23:48 | 58 | 2022-02-27 22:35 | 73 |  |  |  |  | N | [7 empty] | 4 | 4 | 35.7 | 0 | [16 empty] | 0.8 |  |  | 1.86 |  |  |  | 0.17 | 0.17 | A | [9 empty] | 0 | 0 | 993 | 75 | 0 | 250 | 0 | 699 | 0 | 209 | 0 | 0 | 104 | 15 |  |  | 4 |  | 1
2022-02-27 | A69921 | 1 | 고탄소 | AE1055LS |  | Al 탈산 | B | 36 | 60 | 51900 | 74.48 | C | C | D |  | 1 | 1 |  | 1520 | 1575 | 4500 |  |  | 4500 | 44.33 | 12 | 101520 | 1600 |  | Y | 41 | 27 | [7 empty] | 이호남 | 2 |  | Y | [6 empty] | 0.06 | 210.75 | A |  | 1600 | 3 | 0.24 | 1555 | 1.32 | 71 | 23 | 373 | 6:13 | 25 | 25 | 114 | 0 |  | 0 |  | 600 | N2 | 2022-02-27 22:25 | 2022-02-27 22:47 | 22 | 2022-02-27 22:25 | 22 |  |  |  |  | Y |  |  |  | Y | [5 empty] | 0 | 222.86 | [23 empty] | 18.86 | 0 | A | [9 empty] | 0 | 0 | 895 | 13 | 0 | 193 | 0 | 855 | 0 | 601 | 0 | 0 | 132 | 27
2022-02-27 | B69304 | 2 | 중탄소 | SBC70L |  | Al 탈산 | B | 35 | 67 | 50850 | 112.6 | D | D |  | D | 1 |  | 1 | 1540 | 1587 | 7500 |  |  | 7500 | 81.06 | 12 | 92520 | 1635 |  | N | 66 | 64 | [7 empty] | 김규완 | 2 |  |  |  |  | Y |  | 104.55 | 12-5 | 125.27 | 0 | A |  | 1638 | 1 | 0.58 | 1573 | 1.68 | 75 | 30 | 287 | 4:47 | 20 | 21 | 0 | 118 |  | 176.26 | 0 | 0 | AR | 2022-02-27 23:59 | 2022-02-28 00:51 | 52 | 2022-02-27 23:49 | 62 |  |  |  |  | N | [7 empty] | 1 | 4.5 | 45.15 | 0 | [20 empty] | 0.43 |  |  | 0.08 | 0.08 | A | [9 empty] | 0 | 0 | 2254 | 30 | 0 | 216 | 0 | 853 | 0 | 206 | 0 | 0 | 52 | 25
2022-02-27 | A69922 | 1 | 고탄소 | AE1055LS | TUNDISH교체전 | Al 탈산 | B | 6 | 49 | 51000 | 80.57 | D | D | D |  | 1 | 1 |  | 1520 | 1571 | 4600 |  |  | 4600 | 52.53 | 12 | 87567 | 1588 |  | Y | 40 | 27 | [7 empty] | 김덕진 | 2 |  | Y |  |  | N |  | 108.1 | 13-2 | 0.03 | 250.67 | A |  | 1588 | 3 | 0.24 | 1546 | 1.05 | 62 | 28 | 425 | 7:05 | 25 | 25 | 115 | 0 |  | 0 |  | 600 | N2 | 2022-02-27 23:32 | 2022-02-27 23:48 | 16 | 2022-02-27 23:30 | 18 |  |  |  |  | Y |  |  |  | Y | [5 empty] | 0 | 263.55 | [23 empty] | 0.06 | 0 | A | [9 empty] | 0 | 0 | 930 | 16 | 0 | 174 | 0 | 704 | 0 | 549 | 0 | 0 | 150 | 45
2022-02-27 | A69923 | 1 | 고탄소 | P-STB3D | TUNDISH교체 | Si 탈산 | B | 19 | 19 | 53400 | 92.95 | D | D | D |  | 1 | 1 |  | 1520 | 1547 | 7000 |  |  | 7000 | 82.73 | 10 | 84610 | 1587 |  | Y | 49 | 41 | [7 empty] | 김덕진 | 2 |  | Y |  |  |  |  | 107.25 | 13-9 | 321.54 | 0 | A |  | 1580 | 3 | 0.27 | 1542 | 0.84 | 92 | 39 | 476 | 7:56 | 30 | 25 | 116 | 0 |  | 0 |  | 700 | AR | 2022-02-28 00:46 | 2022-02-28 01:13 | 30 | 2022-02-28 00:45 | 31 |  |  |  |  | Y |  |  |  | Y | [5 empty] | 210.4 | 65.38 | [19 empty] | 2.03 |  |  |  | 1.59 | 0 | B |  |  | 8.903 | 25.504 | 50.158 | 0.388 | 5.633 | 1.966 | 1474.23 | 0 | 44 | 1412 | 36 | 0 | 45 | 0 | 692 | 0 | 607 | 0 | 0 | 108 | 50 |  |  |  |  | 1
2022-02-27 | B69305 | 2 | 중탄소 | SBC70L |  | Al 탈산 | B | 31 | 3 | 54400 | 98.33 | D | D |  | D | 1 |  | 1 | 1540 | 1539 | 7700 |  |  | 7700 | 83.23 | 12 | 92520 | 1635 |  | Y | 48 | 41 |  |  | B69302 | 05 |  |  |  | 김규완 | 2 |  |  | Y |  | Y |  | 110.4 | 14-6 | 57.52 | 0 | A |  | 1627 | 1 | 0.52 | 1563 | 1.56 | 65 | 20 | 296 | 4:56 | 20 | 21 | 0 | 119 |  | 87.93 | 0 | 0 | AR | 2022-02-28 01:12 | 2022-02-28 01:54 | 42 | 2022-02-28 01:03 | 51 |  |  |  |  | N | [8 empty] | 3 | 24.6 | 0 | [20 empty] | 0.58 |  |  | 0 | 0 | A | [9 empty] | 0 | 0 | 1729 | 55 | 0 | 219 | 0 | 947 | 0 | 205 | 0 | 0 | 105 | 63
2022-02-27 | A69924 | 1 | 고탄소 | P-STB3D |  | Si 탈산 | B | 11 | 8 | 53800 | 79.18 | D | D | D |  | 1 | 1 |  | 1520 | 1534 | 5200 |  |  | 5200 | 51.22 | 12 | 101532 | 1553 |  | Y | 39 | 31 | [7 empty] | 김덕진 | 2 |  | Y |  |  | N |  | 100.45 | 13-4 | 192.09 | 0 | A |  | 1553 | 3 | 0.23 | 1524 | 0.74 | 74 | 31 | 242 | 4:02 | 30 | 25 | 117 | 0 |  | 0 |  | 500 | AR | 2022-02-28 01:42 | 2022-02-28 02:24 | 42 | 2022-02-28 01:41 | 43 |  |  |  |  | Y |  |  |  | Y | [5 empty] | 148.49 | 52.54 | [23 empty] | 2.8 | 0 | B |  |  | 8.674 | 25.703 | 50.169 | 0.436 | 5.783 | 1.951 | 1451.7 | 0 | 46 | 1113 | 261 | 0 | 49 | 0 | 596 | 0 | 496 | 0 | 0 | 47 | 81 |  |  |  | 0
2022-02-27 | B69306 | 2 | 중탄소 | SBC70L |  | Al 탈산 | B | 18 | 14 | 53150 | 88.8 | D | D |  | D | 1 |  | 1 | 1540 | 1531 | 7300 |  |  | 7300 | 72.83 | 13 | 100230 | 1632 |  | Y | 43 | 39 | [7 empty] | 김규완 | 2 |  |  |  |  | Y |  | 101.35 | 13-3 | 86.03 | 0 | A |  | 1634 | 1 | 0.46 | 1566 | 1.7 | 68 | 24 | 248 | 4:08 | 20 | 23 | 0 | 120 |  | 131.43 | 0 | 0 | AR | 2022-02-28 02:12 | 2022-02-28 02:58 | 46 | 2022-02-28 02:06 | 52 |  |  |  |  | N | [8 empty] | 4 | 37.5 | 0 | [20 empty] | 0.48 |  |  | 0 | 0 | A | [9 empty] | 0 | 0 | 1635 | 70 | 0 | 235 | 0 | 801 | 0 | 204 | 0 | 0 | 51 | 40
2022-02-27 | A69925 | 1 | 고탄소 | P-STB3D |  | Si 탈산 | B | 36 | 61 | 51900 | 83.58 | D | D | D |  | 1 | 1 |  | 1520 | 1557 | 5400 |  |  | 5400 | 53.19 | 12 | 101532 | 1566 |  | Y | 40 | 31 | [7 empty] | 김덕진 | 2 |  | Y |  |  |  |  | 102.1 | 12-4 | 298.72 | 0 | A |  | 1566 | 3 | 0.28 | 1522 | 1 | 72 | 27 | 401 | 6:41 | 30 | 25 | 118 | 0 |  | 0 |  | 500 | AR | 2022-02-28 02:45 | 2022-02-28 03:27 | 41 | 2022-02-28 02:45 | 42 |  |  |  |  | Y |  |  |  | Y | [5 empty] | 160.96 | 68.72 | [23 empty] | 4.13 | 0 | A |  |  | 8.886 | 25.415 | 51.047 | 0.191 | 5.744 | 2.008 | 1450.88 | 0 | 28 | 0 | 1414 | 0 | 50 | 0 | 691 | 0 | 499 | 0 | 0 | 109 | 29 |  |  |  | 0
2022-02-27 | B69307 | 2 | 중탄소 | SBC70L |  | Al 탈산 | B | 30 | 60 | 51700 | 107.32 | D | D |  | D | 1 |  | 1 | 1540 | 1529 | 7800 |  |  | 7800 | 77.82 | 13 | 100230 | 1631 |  | Y | 58 | 41 | [7 empty] | 김규완 | 2 |  |  |  |  | Y |  | 97.3 | 11-9 | 195.06 | 0 | A |  | 1625 | 1 | 0.49 | 1554 | 1.48 | 56 | 27 | 252 | 4:12 | 20 | 21 | 0 | 121 |  | 121.97 | 0 | 0 | AR | 2022-02-28 03:25 | 2022-02-28 04:00 | 35 | 2022-02-28 03:16 | 44 |  |  |  |  | N | [7 empty] | 1 | 4.5 | 31.48 | 0 | [20 empty] | 0.42 |  |  | 0.08 | 0.08 | A | [9 empty] | 0 | 0 | 1718 | 39 | 0 | 234 | 0 | 706 | 0 | 204 | 0 | 0 | 0 | 31
2022-02-27 | A69926 | 1 | 고탄소 | P-STB3D |  | Si 탈산 | B | 6 | 50 | 51400 | 81.03 | D | D | D |  | 1 | 1 |  | 1520 | 1564 | 4600 |  |  | 4600 | 45.31 | 12 | 101532 | 1553 |  | Y | 43 | 27 | [7 empty] | 김덕진 | 2 |  |  | Y |  |  |  | 107.85 | 13-2 | 277.85 | 0 | A |  | 1553 | 3 | 0.26 | 1515 | 1 | 65 | 25 | 292 | 4:52 | 30 | 25 | 119 | 0 |  | 0 |  | 500 | AR | 2022-02-28 04:07 | 2022-02-28 04:29 | 22 | 2022-02-28 04:06 | 23 |  |  |  |  | Y |  |  |  | Y | [5 empty] | 151.39 | 44.23 | [23 empty] | 5.86 | 0 | A |  |  | 8.873 | 25.31 | 51.087 | 0.151 | 5.757 | 2.018 | 1450.88 | 0 | 1507 | 1377 | 48 | 0 | 47 | 0 | 550 | 0 | 450 | 0 | 0 | 50 | 70 |  |  |  | 0
2022-02-27 | B69308 | 2 | 중탄소 | SBC70L |  | Al 탈산 | B | 35 | 68 | 50800 | 94.25 | D | D |  | D | 1 |  | 1 | 1540 | 1519 | 7300 |  |  | 7300 | 72.83 | 13 | 100230 | 1621 |  | Y | 41 | 38 | [7 empty] | 김규완 | 2 |  |  |  |  | Y |  | 97.6 | 11-8 | 80.21 | 0 | A |  | 1566 | 1 | 0.62 | 1558 | 0.09 | 60 | 27 | 101 | 1:41 | 20 | 21 | 0 | 122 |  | 144.79 | 0 | 0 | AR | 2022-02-28 04:34 | 2022-02-28 05:02 | 28 | 2022-02-28 04:23 | 39 |  |  |  |  | N | [7 empty] | 1 | 4.5 | 35.66 | 0 | [20 empty] | 0.57 |  |  | 0.06 | 0.06 | A | [9 empty] | 0 | 0 | 1716 | 50 | 0 | 236 | 0 | 703 | 0 | 205 | 0 | 0 | 50 | 27
2022-02-27 | A69927 | 1 | 고탄소 | P-STB3D |  | Si 탈산 | B | 19 | 20 | 53000 | 80.03 | D | D | D |  | 1 | 1 |  | 1520 | 1578 | 4500 |  |  | 4500 | 44.32 | 12 | 101532 | 1566 |  | Y | 39 | 28 | [7 empty] | 김덕진 | 2 |  | Y |  |  |  |  | 0 | 10-1 | 189.56 | 0 | A |  | 1566 | 3 | 0.27 | 1518 | 1.17 | 68 | 28 | 267 | 4:27 | 30 | 25 | 120 | 0 |  | 0 |  | 500 | AR | 2022-02-28 05:06 | 2022-02-28 05:38 | 32 | 2022-02-28 05:06 | 32 |  |  |  |  | Y |  |  |  | Y | [5 empty] | 151.09 | 60.47 | [23 empty] | 7.13 | 0 | B |  |  | 8.924 | 25.556 | 51.294 | 0.151 | 5.747 | 2.007 | 1450.88 | 0 | 354 | 916 | 329 | 0 | 45 | 0 | 748 | 0 | 651 | 0 | 0 | 152 | 60 |  |  |  | 0
2022-02-27 | B69309 | 2 | 중탄소 | SBC70L |  | Al 탈산 | B | 31 | 4 | 53600 | 94.97 | D | D |  | D | 1 |  | 1 | 1540 | 1543 | 6900 |  |  | 6900 | 68.84 | 13 | 100230 | 1656 |  | Y | 39 | 35 | [7 empty] | 김규완 | 2 |  |  |  |  | Y |  | 96.7 | 13-1 | 50.46 | 0 | A |  | 1638 | 1 | 0.45 | 1568 | 1.46 | 70 | 30 | 307 | 5:07 | 20 | 21 | 0 | 123 | 80 | 77.46 | 0 | 0 | AR | 2022-02-28 05:37 | 2022-02-28 06:04 | 26 | 2022-02-28 05:29 | 35 |  |  |  |  | N | [8 empty] | 4 | 25.72 | 0 | [20 empty] | 0.4 |  |  | 0 | 0 | A | [9 empty] | 0 | 0 | 1499 | 115 | 0 | 294 | 0 | 699 | 0 | 205 | 0 | 0 | 52 | 73
2022-02-27 | A69928 | 1 | 고탄소 | P-STB3D |  | Si 탈산 | B | 11 | 9 | 53900 | 78 | D | D | B |  | 1 | 1 |  | 1520 | 1533 | 5300 |  |  | 5300 | 62.64 | 10 | 84610 | 1559 |  | Y | 41 | 30 | [7 empty] | 김덕진 | 2 |  |  | Y |  |  |  | 99.05 | 13-2 | 152.95 | 0 | A |  | 1559 | 3 | 0.27 | 1519 | 1.08 | 69 | 27 | 257 | 4:17 | 30 | 25 | 121 | 0 |  | 0 |  | 500 | AR | 2022-02-28 06:03 | 2022-02-28 06:44 | 41 | 2022-02-28 06:02 | 42 |  |  |  |  | Y |  |  |  | Y | [5 empty] | 150.12 | 37.67 | [23 empty] | 8.32 | 0 | A |  |  | 11.151 | 23.587 | 49.64 | 0.289 | 4.451 | 2.104 | 1521.56 | 0 | 48 | 1264 | 28 | 0 | 46 | 0 | 600 | 0 | 499 | 0 | 0 | 86 | 82 |  |  |  | 0
2022-02-27 | B69310 | 2 | 중탄소 | SBC70L |  | Al 탈산 | B | 18 | 15 | 53050 | 94.05 | D | D |  | B | 1 |  | 1 | 1540 | 1543 | 6700 |  |  | 6700 | 66.85 | 13 | 100230 | 1625 |  | Y | 44 | 38 | [7 empty] | 김규완 | 2 | [6 empty] | 104.75 | 13-7 | 95.54 | 0 | A |  | 1617 | 1 | 0.39 | 1560 | 1.36 | 62 | 24 | 367 | 6:07 | 20 | 20 | 0 | 124 |  | 44 | 0 | 0 | AR | 2022-02-28 06:35 | 2022-02-28 07:07 | 31 | 2022-02-28 06:26 | 40 |  |  |  |  | N | [8 empty] | 3.5 | 14.95 | 0 | [20 empty] | 0.6 |  |  | 0 | 0 | A | [9 empty] | 0 | 0 | 1606 | 100 | 0 | 212 | 0 | 801 | 0 | 205 | 0 | 0 | 52 | 36
2022-02-27 | A69929 | 1 | 고탄소 | P-STB3D |  | Si 탈산 | B | 36 | 62 | 52300 | 80.98 | D | B | B |  | 1 | 1 |  | 1520 | 1534 | 5400 |  |  | 5400 | 63.82 | 10 | 84610 | 1563 |  | Y | 41 | 33 | [10 empty] | Y |  |  |  |  | 102.6 | 12-4 | 337.74 | 0 | A |  | 1563 | 3 | 0.26 | 1515 | 1.2 | 65 | 26 | 389 | 6:29 | 30 | 25 | 122 | 0 |  | 0 |  | 500 | AR | 2022-02-28 07:18 | 2022-02-28 07:45 | 28 | 2022-02-28 07:17 | 29 |  |  |  |  | Y |  |  |  | Y | [5 empty] | 160.42 | 43.71 | [23 empty] | 9.87 | 0 | A |  |  | 12.623 | 22.295 | 49.287 | 0.152 | 3.904 | 2.21 | 1573.89 | 0 | 62 | 1314 | 36 | 0 | 47 | 0 | 598 | 0 | 497 | 0 | 0 | 0 | 85 |  |  |  | 0
2022-02-28 | B69311 | 2 | 중탄소 | SBC70L | 연주종료 | Al 탈산 | B | 30 | 61 | 51000 | 103.03 | B | B |  | B | 1 |  | 1 | 1540 | 1559 | 6200 |  |  | 6200 | 56.3 | 15 | 110115 | 1624 |  | Y | 40 | 34 | [7 empty] | 임승우 | 2 | [6 empty] | 103.4 | 12-5 | 160.47 | 0 | A |  | 1626 | 1 | 0.39 | 1560 | 1.43 | 62 | 25 | 303 | 5:03 | 20 | 21 | 0 | 125 | 45 | 44.53 | 0 | 0 | AR | 2022-02-28 07:47 | 2022-02-28 08:12 | 25 | 2022-02-28 07:25 | 47 |  |  |  |  | N | [7 empty] | 13 | 4 | 15.21 | 0 | [20 empty] | 0.42 |  |  | 0.06 | 0.06 | A | [9 empty] | 0 | 0 | 659 | 34 | 0 | 241 | 0 | 649 | 0 | 206 | 0 | 0 | 0 | 10
2022-02-28 | A69930 | 1 | 고탄소 | P-STB3D | TUNDISH교체전 | Si 탈산 | B | 6 | 51 | 50900 | 78.95 | B | B | B |  | 1 | 1 |  | 1520 | 1564 | 5500 |  |  | 5500 | 58.85 | 12 | 93455 | 1558 |  | Y | 41 | 33 | [7 empty] | 김형철 | 2 |  |  | Y |  |  |  | 104.25 | 12-8 | 206.86 | 0 | A |  | 1558 | 3 | 0.27 | 1521 | 1 | 71 | 27 | 271 | 4:31 | 30 | 25 | 123 | 0 |  | 0 |  | 500 | AR | 2022-02-28 08:19 | 2022-02-28 08:46 | 27 | 2022-02-28 08:18 | 28 | [14 empty] | 151.39 | 40.97 | [23 empty] | 11.14 | 0 | A |  |  | 15.207 | 19.475 | 49.8 | 0.172 | 3.274 | 2.557 | 1662.49 | 0 | 32 | 1351 | 39 | 0 | 0 | 0 | 551 | 0 | 400 | 0 | 0 | 96 | 49
2022-02-28 | B69312 | 2 | 저탄소 | SNCM26V |  | Al 탈산 | I | 35 | 69 | 50150 | 127.8 | B | B |  | B | 1 |  | 1 | 1560 | 1574 | 10000 |  |  | 10000 | 108.11 | 17 | 92500 | 1673 |  | INGOT | 63 | 49 | 합금철 막혀서 작업지연.. 4톤 포트에 버림(성분때매) | [6 empty] | 임승우 | [7 empty] | 101.35 | 12-2 | 0 | 304.87 | A |  | 1659 | 1 | 0.46 | 1585 | 1.56 | 85 |  | 506 | 8:26 | 20 | 20 | 0 | 126 |  | 78.25 | 0 | 0 | N2 | 2022-02-28 09:12 |  | 21 | 2022-02-28 08:47 | [5 empty] | Y | [7 empty] | 3 | 4 | 0.32 | 23.64 | 조괴장에서 잔강처리불가하다 하여 포트에 정리함 5톤 | [15 empty] | 0.5 |  | 0.9 |  |  |  |  | 0.19 | 0.19 | A | [9 empty] | 996 | 1346 | 0 | 288 | 0 | 332 | 0 | 1053 | 0 | 306 | 0 | 0 | 236 | 0
2022-02-28 | B69313 | 2 | 저탄소 | SCR420HB2 | TUNDISH교체 | Al 탈산 | B | 31 | 5 | 53550 | 96.77 | B | B |  | B | 1 |  | 1 | 1555 | 1553 | 8500 |  |  | 8500 | 83.72 | 12 | 101532 | 1653 |  | Y | 46 | 37 | 연주쫒겨서 9탭사용.. |  | A69928 | 07 |  |  |  | 임승우 | 2 |  |  | Y |  |  |  | 108.45 | 14-4 | 0 | 155.85 | A |  | 1654 | 1 | 0.43 | 1590 | 1.52 | 81 | 23 | 455 | 7:35 | 18 | 21 | 0 | 127 |  | 67.41 | 0 | 0 | N2 | 2022-02-28 09:56 | 2022-02-28 10:23 | 27 | 2022-02-28 09:46 | 37 |  |  |  |  | Y | [7 empty] | 1 | 3 | 5.45 | 16.85 | [19 empty] | 2.16 |  |  |  | 0.05 | 0.05 | B | [9 empty] | 473 | 1294 | 0 | 52 | 0 | 287 | 0 | 851 | 0 | 410 | 0 | 0 | 52 | 51 |  |  | 4 |  | 1
2022-02-28 | B69314 | 2 | 저탄소 | SCR420HB2 |  | Al 탈산 | B | 18 | 16 | 52600 | 110.22 | B | B |  | B | 1 |  | 1 | 1555 | 1549 | 7500 |  |  | 7500 | 88.64 | 10 | 84610 | 1659 |  | Y | 46 | 36 |  |  | A69929 | 07 |  |  |  | 임승우 | 2 |  |  | Y |  | Y |  | 104.5 | 13-6 | 0 | 178.92 | A |  | 1636 | 1 | 0.4 | 1577 | 1.02 | 68 | 33 | 324 | 5:24 | 18 | 19 | 0 | 128 | 65 | 49.65 | 0 | 0 | N2 | 2022-02-28 11:10 | 2022-02-28 11:23 | 13 | 2022-02-28 10:56 | 27 |  |  |  |  | Y | [7 empty] | 7 | 4 | 0.41 | 17.32 | [23 empty] | 0.02 | 0.02 | A | [9 empty] | 774 | 909 | 0 | 71 | 0 | 274 | 0 | 785 | 0 | 205 | 0 | 0 | 52 | 13 |  |  | 4
2022-02-28 | B69315 | 2 | 저탄소 | SCR420HB2 |  | Al 탈산 | B | 36 | 63 | 52500 | 95.32 | B | B |  | B | 1 |  | 1 | 1555 | 1541 | 7800 |  |  | 7800 | 76.82 | 12 | 101532 | 1656 |  | Y | 45 | 37 |  |  | A69929 | 07 |  |  |  | 임승우 | 2 |  | Y |  |  |  |  | 107.2 | 12-9 | 3.79 | 65.72 | A |  | 1636 | 1 | 0.34 | 1576 | 1.37 | 67 | 31 | 315 | 5:15 | 18 | 19 | 0 | 129 |  | 41.02 | 0 | 0 | N2 | 2022-02-28 12:10 | 2022-02-28 12:23 | 13 | 2022-02-28 11:59 | 25 |  |  |  |  | Y | [7 empty] | 5 | 4.2 | 0 | 14.7 | [23 empty] | 0.61 | 0.61 | A | [9 empty] | 938 | 836 | 269 | 81 | 0 | 312 | 0 | 752 | 0 | 206 | 0 | 0 | 0 | 5 |  |  | 4
2022-02-28 | B69316 | 2 | 저탄소 | SCR420HB2 |  | Al 탈산 | B | 35 | 70 | 50400 | 97.03 | B | B |  | B | 1 |  | 1 | 1555 | 1566 | 6600 |  |  | 6600 | 65 | 12 | 101532 | 1612 |  | Y | 41 | 32 |  |  | A69930 | 07 |  |  |  | 임승우 | 2 |  |  | Y |  | Y |  | 103 | 12-3 | 0 | 206.28 | A |  | 1643 | 1 | 0.37 | 1578 | 1.5 | 69 | 33 | 319 | 5:19 | 18 | 20 | 0 | 130 | 70 | 50.16 | 0 | 0 | N2 | 2022-02-28 13:16 | 2022-02-28 13:23 | 7 | 2022-02-28 12:59 | 24 |  |  |  |  | Y | [7 empty] | 8 | 4 | 0 | 18.28 | [23 empty] | 0.29 | 0.29 | B | [9 empty] | 1350 | 341 | 99 | 61 | 0 | 252 | 0 | 693 | 0 | 206 | 0 | 0 | 54 | 10 |  |  | 4
2022-02-28 | B69317 | 2 | 저탄소 | SCR420HB2 |  | Al 탈산 | B | 30 | 62 | 51150 | 126.1 | B | B |  | C | 1 |  | 1 | 1555 | 1530 | 7800 |  |  | 7800 | 76.82 | 12 | 101532 | 1650 |  | Y | 45 | 38 |  |  | B69314 | 07 |  |  |  | 임승우 | 2 |  |  | Y |  |  |  | 106.15 | 12-8 | 0 | 255.97 | A |  | 1637 | 1 | 0.35 | 1580 | 1.5 | 71 | 30 | 365 | 6:05 | 18 | 18 | 0 | 131 |  | 38.98 | 0 | 0 | N2 | 2022-02-28 14:44 | 2022-02-28 14:21 | -22 | 2022-02-28 13:59 | 22 |  |  |  |  | Y | [7 empty] | 1 | 4 | 0 | 13.08 | [23 empty] | 0.15 | 0.15 | A | [9 empty] | 1127 | 640 | 196 | 61 | 0 | 263 | 0 | 752 | 0 | 207 | 0 | 0 | 0 | 4
2022-02-28 | A69931 | 1 | 저탄소 | SCR420HB2 |  | Al 탈산 | B | 31 | 6 | 0 | 93.62 | B | B | C |  | 1 | 1 |  | 1540 | 1553 | 7100 |  |  | 7100 | 83.91 | 10 | 84610 | 1634 |  | Y | 47 | 38 | [7 empty] | 김형철 | 2 | [6 empty] | 150.4 |  | 1.51 | 194.67 | A |  | 1633 | 3 | 0.38 | 1582 | 1.09 | 73 | 29 | 667 | 11:07 | 18 | 18 | 1 | 0 |  | 0 |  | 900 | N2 | 2022-02-28 14:46 | 2022-02-28 15:20 | 34 | 2022-02-28 14:45 | 35 |  |  |  |  | Y |  |  |  | N | 교체후 첫HEAT |  |  |  |  | 0 | 245.34 | [23 empty] | 20.76 | 0 | A | [9 empty] | 1654 | 185 | 0 | 48 | 0 | 233 | 0 | 1047 | 0 | 698 | 0 | 0 | 85 | 6
2022-02-28 | B69318 | 2 | 중탄소 | SCM440 | 연주시작 | Al 탈산 | B | 18 | 17 | 52800 | 111.48 | B | C |  | C | 1 |  | 1 | 1540 | 1553 | 9300 |  |  | 9300 | 96.65 | 12 | 96225 | 1662 |  | Y | 53 | 45 |  |  | B69315 | 05 |  |  |  | 임승우 | 2 |  |  |  |  | Y |  | 105.7 | 13-8 | 187.17 | 71.91 | A |  | 1663 | 1 | 0.35 | 1594 | 1.49 | 98 | 49 | 325 | 5:25 | 15 | 20 | 0 | 132 | 70 | 50.01 | 0 | 0 | N2 | 2022-02-28 15:38 | 2022-02-28 15:55 | 17 | 2022-02-28 15:19 | 36 | [12 empty] | 11 |  | 0 | 14.03 | [19 empty] | 1.74 |  |  |  | 1.03 | 1.03 | A | [9 empty] | 1350 | 0 | 227 | 22 | 0 | 195 | 0 | 549 | 0 | 209 | 0 | 0 | 97 | 51 |  |  | 9 |  | 1
2022-02-28 | A69932 | 1 | 저탄소 | SCR420HB2 |  | Al 탈산 | B | 11 | 10 | 54000 | 86.1 | C | C | C |  | 1 | 1 |  | 1540 | 1521 | 8100 |  |  | 8100 | 79.78 | 12 | 101532 | 1616 |  | Y | 49 | 42 | [7 empty] | 이호남 | 2 |  |  | Y |  |  |  | 102.9 | 13-6 | 0 | 291.73 | A |  | 1625 | 3 | 0.3 | 1578 | 1.27 | 69 | 28 | 332 | 5:32 | 18 | 19 | 2 | 0 |  | 0 |  | 900 | N2 | 2022-02-28 15:54 | 2022-02-28 16:15 | 21 | 2022-02-28 15:53 | 22 |  |  |  |  | Y |  |  |  | Y | [5 empty] | 0 | 171.83 | [23 empty] | 28.7 | 0 | B | [9 empty] | 1103 | 636 | 0 | 25 | 0 | 212 | 0 | 747 | 0 | 552 | 0 | 0 | 86 | 10
2022-02-28 | B69319 | 2 | 중탄소 | SCM440 |  | Al 탈산 | B | 36 | 64 | 52350 | 115.15 | C | C |  | C | 1 |  | 1 | 1540 | 1564 | 6700 |  |  | 6700 | 46.12 | 18 | 145276 | 1624 |  | Y | 44 | 35 |  |  | B69316 | 05 |  |  |  | 추창도 | 2 |  |  |  |  | Y |  | 112.85 | 13-4 | 200.76 | 0 | A |  | 1620 | 1 | 0.34 | 1559 | 1.2 | 63 | 24 | 285 | 4:45 | 15 | 17 | 0 | 133 |  | 59.79 | 0 | 0 | N2 | 2022-02-28 16:46 | 2022-02-28 17:05 | 18 | 2022-02-28 16:15 | 50 | [12 empty] | 25 |  | 0 | 16.44 | [20 empty] | 1.37 |  |  | 3.22 | 3.22 | A | [9 empty] | 1325 | 0 | 230 | 32 | 0 | 200 | 0 | 552 | 0 | 258 | 0 | 0 | 60 | 40 |  |  | 6
2022-02-28 | A69933 | 1 | 저탄소 | SCR420HB2 | TUNDISH교체전 | Al 탈산 | B | 6 | 52 | 51200 | 80.92 | C | C | C |  | 1 | 1 |  | 1540 | 1542 | 7300 |  |  | 7300 | 74.15 | 12 | 98452 | 1618 |  | Y | 40 | 35 | [7 empty] | 이호남 | 2 |  |  |  |  | Y |  | 106.2 | 12-10 | 0 | 283.54 | A |  | 1616 | 3 | 0.29 | 1574 | 1.05 | 65 | 23 | 379 | 6:19 | 18 | 18 | 3 | 0 |  | 0 |  | 999 | N2 | 2022-02-28 17:00 | 2022-02-28 17:16 | 16 | 2022-02-28 17:00 | 16 |  |  |  |  | Y |  |  |  | Y | [5 empty] | 0 | 177.18 | [23 empty] | 33.08 | 0 | A | [9 empty] | 1098 | 530 | 0 | 20 | 0 | 198 | 0 | 748 | 0 | 547 | 0 | 0 | 86 | 7
2022-02-28 | B69320 | 2 | 중탄소 | SCM440HM2 |  | Al 탈산 | B | 35 | 71 | 50450 | 126.52 | C | C |  | C | 1 |  | 1 | 1540 | 1585 | 6800 |  |  | 6800 | 133.91 | 6 | 50780 | 1618 |  | Y | 45 | 38 | [7 empty] | 추창도 | 2 |  |  |  |  | Y |  |  |  | 271.52 | 0 | A |  | 1621 | 1 | 0.35 | 1549 | 1.22 | 56 | 22 | 290 | 4:50 | 18 | 19 | 0 | 134 |  | 49.14 | 0 | 0 | AR | 2022-02-28 18:03 | 2022-02-28 18:18 | 14 | 2022-02-28 17:23 | 54 |  |  |  |  | N | [7 empty] | 7 |  | 3.72 | 11.79 | [20 empty] | 0.98 |  |  | 0.37 | 0.37 | A | [9 empty] | 1505 | 0 | 283 | 41 | 0 | 210 | 0 | 750 | 0 | 258 | 0 | 0 | 55 | 45
2022-02-28 | A69934 | 1 | 고탄소 | P-AE1055LSM | TUNDISH교체 | Al 탈산 | B | 19 | 21 | 53000 | 87.4 | C | C | C |  | 1 | 1 |  | 1520 | 1558 | 7000 |  |  | 7000 | 82.73 | 10 | 84610 | 1620 |  | Y | 45 | 40 | [7 empty] | 이호남 | 2 |  |  |  |  | Y |  |  |  | 0 | 264.6 | A |  | 1620 | 3 | 0.26 | 1569 | 1.21 | 85 | 26 | 329 | 5:29 | 25 | 25 | 5 | 0 |  | 0 |  | 300 | N2 | 2022-02-28 18:14 | 2022-02-28 18:41 | 28 | 2022-02-28 18:13 | 29 |  |  |  |  | Y |  |  |  | Y | [5 empty] | 0 | 1053 | [19 empty] | 1.89 |  |  |  | 36.07 | 0 | B |  |  | 4.8 | 30.325 | 51.26 | 0.12 | 10.679 | 1.69 | 1483.24 | 0 | 0 | 717 | 0 | 0 | 233 | 0 | 752 | 0 | 548 | 0 | 0 | 98 | 54 |  |  |  |  | 1
2022-02-28 | B69321 | 2 | 중탄소 | SCM440HM2 |  | Al 탈산 | B | 30 | 63 | 51250 | 126 | C | C |  | C | 1 |  | 1 | 1540 | 1560 | 7900 |  |  | 7900 | 66.29 | 14 | 119168 | 1627 |  | Y | 50 | 48 | [7 empty] | 추창도 | 2 |  |  |  |  | Y |  | 106.75 | 12-8 | 218.28 | 0 | A |  | 1623 | 1 | 0.32 | 1548 | 1.39 | 55 | 19 | 217 | 3:37 | 18 | 20 | 0 | 135 |  | 30.22 | 0 | 0 | AR | 2022-02-28 19:12 | 2022-02-28 19:28 | 16 | 2022-02-28 18:34 | 54 | [12 empty] | 7 |  | 9.38 | 0 | [20 empty] | 0.96 |  |  | 0.33 | 0.33 | A | [9 empty] | 1521 | 0 | 256 | 32 | 0 | 215 | 0 | 750 | 0 | 259 | 0 | 0 | 54 | 31
2022-02-28 | A69935 | 1 | 고탄소 | P-AE1055LSM |  | Al 탈산 | B | 31 | 7 | 53800 | 84.08 | C | C | C |  | 1 | 1 |  | 1520 | 1548 | 5100 |  |  | 5100 | 52.59 | 12 | 96980 | 1605 |  | Y | 45 | 29 | [7 empty] | 이호남 | 2 | [6 empty] | 103.7 | 13-8 | 0 | 210.46 | A |  | 1596 | 3 | 0.26 | 1553 | 1.13 | 69 | 31 | 305 | 5:05 | 25 | 25 | 5 | 0 |  | 0 |  | 300 | N2 | 2022-02-28 19:18 | 2022-02-28 19:42 | 24 | 2022-02-28 19:16 | 26 |  |  |  |  | Y |  |  |  | Y | [5 empty] | 0 | 138.44 | [23 empty] | 0.01 | 0 | A |  |  | 4.35 | 30.883 | 52.009 | 0.178 | 11.956 | 1.684 | 1680.84 | 19 | 0 | 820 | 14 | 0 | 201 | 0 | 746 | 0 | 554 | 0 | 0 | 96 | 59
2022-02-28 | B69322 | 2 | 중탄소 | SCM440 | 잔강최소화전 | Al 탈산 | B | 18 | 18 | 52650 | 120.7 | C | C |  | C | 1 |  | 1 | 1540 | 1566 | 5800 |  |  | 5800 | 55.68 | 14 | 104161 | 1620 |  | Y | 37 | 31 | [7 empty] | 추창도 | 2 |  |  |  |  | Y |  | 106.25 | 13-8 | 194.25 | 0 | A |  | 1616 | 1 | 0.27 | 1562 | 1.21 | 66 | 24 | 207 | 3:27 | 15 | 16 | 0 | 136 |  | 67.85 | 0 | 0 | N2 | 2022-02-28 20:29 | 2022-02-28 20:36 | 6 | 2022-02-28 19:38 | 57 | [12 empty] | 15 |  | 0 | 14.7 | [20 empty] | 1.51 |  |  | 1.67 | 1.67 | A | [9 empty] | 1164 | 0 | 247 | 32 | 0 | 226 | 0 | 552 | 0 | 254 | 0 | 0 | 91 | 27
2022-02-28 | A69936 | 1 | 고탄소 | P-AE1055LSM |  | Al 탈산 | B | 11 | 11 | 53500 | 79.82 | C | C | C |  | 1 | 1 |  | 1520 | 1552 | 5300 |  |  | 5300 | 52.2 | 12 | 101532 | 1593 |  | Y | 39 | 33 | [7 empty] | 이호남 | 2 | [6 empty] | 105.15 | 13-8 | 0 | 178.11 | A |  | 1590 | 3 | 0.29 | 1546 | 1.13 | 62 | 22 | 317 | 5:17 | 25 | 25 | 6 | 0 |  | 0 |  | 300 | N2 | 2022-02-28 20:22 | 2022-02-28 20:47 | 24 | 2022-02-28 20:20 | 26 |  |  |  |  | Y |  |  |  | Y | [5 empty] | 0 | 143.04 | [23 empty] | 0.06 | 0 | A |  |  | 4.926 | 31.113 | 51.136 | 0.079 | 10.38 | 1.643 | 1483.24 | 0 | 0 | 877 | 27 | 0 | 210 | 0 | 751 | 0 | 551 | 0 | 0 | 98 | 24
2022-02-28 | B69323 | 2 | 중탄소 | AE4130M13 | 잔강최소화 |  | B | 36 | 65 | 52250 | 98.85 | C |  |  | C | 1 |  | 1 | 1540 |  |  |  |  | 0 | 0 | 12 | 85696 |  |  | Y |  | 0 | [15 empty] | 106.85 | 12-8 |  |  | A |  | 1638 | 1 | 0.31 | 1568 | 1.51 | 68 | 19 | 236 | 3:56 | 18 | 19 | 0 | 137 |  | 31.8 | 0 | 0 | AR | 2022-02-28 21:22 | 2022-02-28 22:00 | 37 | 2022-02-28 21:07 | 53 | [12 empty] | 4 |  | 6.07 | 3.8 | [20 empty] | 0.85 |  |  | 0.26 | 0.26 | A | [9 empty] | 1684 | 0 | 588 | 11 | 0 | 293 | 0 | 752 | 0 | 253 | 0 | 0 | 51 | 50 |  |  | 4
2022-02-28 | A69937 | 1 | 고탄소 | P-AE1055LSM |  | Al 탈산 | B | 6 | 53 | 51300 | 83.3 | C | C | C |  | 1 | 1 |  | 1520 | 1540 | 5600 |  |  | 5600 | 55.16 | 12 | 101532 | 1601 |  | Y | 40 | 33 | [7 empty] | 이호남 | 2 |  | Y |  |  |  |  | 104.75 | 12-8 | 0 | 333.95 | A |  | 1593 | 3 | 0.25 | 1547 | 1.1 | 63 | 20 | 351 | 5:51 | 25 | 26 | 7 | 0 |  | 0 |  | 270 | N2 | 2022-02-28 21:27 | 2022-02-28 21:51 | 24 | 2022-02-28 21:26 | 25 |  |  |  |  | Y |  |  |  | Y | [5 empty] | 0 | 145.38 | [23 empty] | 4.25 | 0 | A |  |  | 4.864 | 31.483 | 50.351 | 0.132 | 10.351 | 1.599 | 1446.9 | 0 | 0 | 825 | 26 | 0 | 214 | 0 | 755 | 0 | 554 | 0 | 0 | 97 | 40
2022-02-28 | B69324 | 2 | 중탄소 | AE4130M13 |  |  | B | 35 | 72 | 50400 | 106.27 | C |  |  | D | 1 |  | 1 | 1540 |  |  |  |  | 0 | 0 | 13 | 95876 |  | 366 | Y |  | 0 | [13 empty] | Y |  | 103.6 | 12-3 |  |  | A |  | 1624 | 1 | 0.49 | 1568 | 1.37 | 68 | 26 | 211 | 3:31 | 18 | 19 | 0 | 138 |  | 198.22 | 0 | 0 | AR | 2022-02-28 22:41 | 2022-02-28 23:05 | 23 | 2022-02-28 22:18 | 46 |  |  |  |  | Y | [7 empty] | 1 | 4 | 44.04 | 0 | [20 empty] | 0.58 |  |  | 0.06 | 0.06 | A | [9 empty] | 1732 | 0 | 358 | 31 | 0 | 230 | 0 | 749 | 0 | 255 | 0 | 0 | 52 | 29
2022-02-28 | A69938 | 1 | 고탄소 | P-AE1055LSM |  | Al 탈산 | B | 19 | 22 | 53300 | 80.03 | C | C | D |  | 1 | 1 |  | 1520 | 1573 | 4000 |  |  | 4000 | 47.28 | 10 | 84610 | 1598 |  | Y | 40 | 30 | [7 empty] | 이호남 | 2 |  | Y |  |  | N |  | 97.1 | 12-7 | 0 | 210.32 | A |  | 1598 | 3 | 0.21 | 1550 | 1.2 | 66 | 21 | 309 | 5:09 | 25 | 25 | 8 | 0 |  | 0 |  | 300 | N2 | 2022-02-28 22:29 | 2022-02-28 22:55 | 26 | 2022-02-28 22:29 | 27 |  |  |  |  | Y |  |  |  | Y | [5 empty] | 0 | 152.96 | [23 empty] | 6.89 | 0 | A |  |  | 4.43 | 30.241 | 52.743 | 0.099 | 11.905 | 1.744 | 1680.84 | 0 | 0 | 797 | 16 | 0 | 146 | 0 | 748 | 0 | 555 | 0 | 0 | 97 | 19
2022-02-28 | B69325 | 2 | 중탄소 | AE4130M13 |  |  | B | 30 | 64 | 51600 | 90.3 | D |  |  | D | 1 |  | 1 | 1540 |  |  |  |  | 0 | 0 | 12 | 92904 |  |  | Y |  | 0 | [7 empty] | 김규완 | 2 | [6 empty] | 101 | 12-2 |  |  | A |  | 1617 | 1 | 0.42 | 1563 | 1.42 | 63 | 21 | 208 | 3:28 | 18 | 19 | 0 | 139 |  | 121.89 | 0 | 0 | AR | 2022-02-28 23:44 | 2022-03-01 00:14 | 31 | 2022-02-28 23:37 | 38 |  |  |  |  | Y | [8 empty] | 4.5 | 27.01 | 0 | [20 empty] | 0.57 |  |  | 0 | 0 | A | [9 empty] | 1779 | 0 | 616 | 42 | 0 | 188 | 0 | 856 | 0 | 260 | 0 | 0 | 49 | 11
2022-02-28 | A69939 | 1 | 고탄소 | P-AE1055LSM |  | Al 탈산 | B | 31 | 8 | 53800 | 76.83 | D | D | D |  | 1 | 1 |  | 1520 | 1580 | 3700 |  |  | 3700 | 43.73 | 10 | 84610 | 1596 |  | Y | 41 | 22 | [7 empty] | 김덕진 | 2 |  | Y |  |  | N |  |  |  | 0 | 139.74 | A |  | 1596 | 3 | 0.22 | 1552 | 1.22 | 68 | 29 | 281 | 4:41 | 25 | 25 | 9 | 0 |  | 0 |  | 400 | N2 | 2022-02-28 23:31 | 2022-02-28 23:55 | 23 | 2022-02-28 23:30 | 24 |  |  |  |  | Y |  |  |  | Y | [5 empty] | 0 | 165.26 | [23 empty] | 8.18 | 0 | A |  |  | 4.359 | 29.988 | 52.937 | 0.094 | 12.144 | 1.765 | 1774.41 | 0 | 0 | 856 | 14 | 0 | 142 | 0 | 694 | 0 | 593 | 0 | 0 | 68 | 28
2022-02-28 | A69940 | 1 | 고탄소 | P-AE1055LSM |  | Al 탈산 | B | 11 | 12 | 53300 | 78.38 | D | D | D |  | 1 | 1 |  | 1520 | 1562 | 4600 |  |  | 4600 | 45.31 | 12 | 101532 | 1595 |  | Y | 39 | 27 | [7 empty] | 김덕진 | 2 |  | Y |  |  | N |  | 105.65 | 13-9 | 0 | 128.11 | A |  | 1595 | 3 | 0.24 | 1549 | 1.18 | 65 | 24 | 267 | 4:27 | 25 | 28 | 10 | 0 |  | 0 |  | 400 | N2 | 2022-03-01 00:32 | 2022-03-01 01:01 | 28 | 2022-03-01 00:32 | 29 |  |  |  |  | Y |  |  |  | Y | [5 empty] | 0 | 180.48 | [23 empty] | 9.45 | 0 | A |  |  | 5.279 | 27.418 | 54.097 | 0.111 | 10.247 | 1.973 | 1828.31 | 0 | 0 | 819 | 5 | 0 | 138 | 0 | 873 | 0 | 723 | 0 | 0 | 196 | 23
2022-02-28 | B69326 | 2 | 중탄소 | AE4130M13 | 잔강최소화전 |  | B | 18 | 19 | 52850 | 90.58 | D |  |  | D | 1 |  | 1 | 1540 |  |  |  |  | 0 | 0 | 15 | 112740 |  |  | Y |  | 0 | [7 empty] | 김규완 | 2 |  |  |  |  | Y |  | 98.75 | 12-9 |  |  | A |  | 1628 | 1 | 0.45 | 1563 | 1.5 | 63 | 26 | 250 | 4:10 | 18 | 20 | 0 | 140 | 110 | 123.07 | 0 | 0 | AR | 2022-03-01 00:49 | 2022-03-01 01:23 | 34 | 2022-03-01 00:40 | 43 |  |  |  |  | Y | [7 empty] | 1 | 4 | 32.7 | 0 | [20 empty] | 0.48 |  |  | 0.05 | 0.05 | A | [9 empty] | 1724 | 0 | 171 | 26 | 0 | 193 | 0 | 802 | 0 | 209 | 0 | 0 | 96 | 19
2022-02-28 | A69941 | 1 | 고탄소 | P-AE1055LSM |  | Al 탈산 | B | 6 | 54 | 51300 | 84.77 | D | D | D |  | 1 | 1 |  | 1520 | 1562 | 4300 |  |  | 4300 | 42.35 | 12 | 101532 | 1589 |  | Y | 40 | 25 | [7 empty] | 김덕진 | 2 |  | Y |  |  | N |  | 107.7 | 13-1 | 0 | 241.27 | A |  | 1589 | 3 | 0.24 | 1544 | 1 | 60 | 22 | 568 | 9:28 | 25 | 25 | 11 | 0 |  | 0 |  | 400 | N2 | 2022-03-01 01:41 | 2022-03-01 02:07 | 26 | 2022-03-01 01:41 | 26 |  |  |  |  | Y |  |  |  | Y | [5 empty] | 0 | 206.38 | [23 empty] | 10.85 | 0 | A |  |  | 5.361 | 27.216 | 54.129 | 0.111 | 10.096 | 1.988 | 1828.31 | 0 | 0 | 830 | 0 | 0 | 143 | 0 | 597 | 0 | 495 | 0 | 0 | 97 | 11
2022-02-28 | B69327 | 2 | 중탄소 | AE4140M10 | 잔강최소화 | Al 탈산 | B | 36 | 66 | 52300 | 101.92 | D | D |  | D | 1 |  | 1 | 1540 | 1507 | 9800 |  |  | 9800 | 106.14 | 15 | 92331 | 1640 |  | Y | 52 | 48 | [7 empty] | 김규완 | 2 |  |  |  |  | Y |  | 97.1 | 11-8 | 163.8 | 0 | A |  | 1637 | 1 | 0.47 | 1569 | 1.4 | 77 | 34 | 274 | 4:34 | 18 | 19 | 0 | 141 |  | 113.26 | 0 | 0 | AR | 2022-03-01 02:03 | 2022-03-01 02:46 | 43 | 2022-03-01 01:53 | 54 |  |  |  |  | N | [7 empty] | 3 | 4 | 28.69 | 0 | [20 empty] | 0.59 |  |  | 0.19 | 0.19 | A | [9 empty] | 1548 | 0 | 642 | 40 | 0 | 190 | 0 | 801 | 0 | 204 | 0 | 0 | 50 | 6
2022-02-28 | A69942 | 1 | 고탄소 | P-AE1055LSM |  | Al 탈산 | B | 19 | 23 | 53800 | 72.62 | D | D | D |  | 1 | 1 |  | 1520 | 1588 | 3600 |  |  | 3600 | 35.46 | 12 | 101532 | 1597 |  | Y | 39 | 30 | [7 empty] | 김덕진 | 2 |  | Y |  |  | N |  |  |  | 0 | 125.61 | A |  | 1597 | 3 | 0.26 | 1556 | 1.24 | 72 | 25 | 304 | 5:04 | 25 | 25 | 12 | 0 |  | 0 |  | 400 | N2 | 2022-03-01 02:39 | 2022-03-01 03:15 | 36 | 2022-03-01 02:38 | 37 |  |  |  |  | Y |  |  |  | Y | [5 empty] | 0 | 147.26 | [23 empty] | 12.03 | 0 | A |  |  | 4.8 | 30.056 | 52.293 | 0.098 | 10.894 | 1.739 | 1646.43 | 0 | 0 | 890 | 0 | 0 | 158 | 0 | 491 | 0 | 398 | 0 | 0 | 37 | 13
2022-02-28 | B69328 | 2 | 중탄소 | AE4140M10 |  | Al 탈산 | B | 35 | 73 | 50050 | 109.6 | D | D |  | D | 1 |  | 1 | 1540 | 1541 | 7500 |  |  | 7500 | 75.94 | 13 | 98758 | 1618 |  | Y | 44 | 40 | [7 empty] | 김규완 | 2 |  |  |  |  | Y |  | 109.55 | 12-9 | 217.83 | 0 | A |  | 1619 | 1 | 0.45 | 1562 | 1.47 | 70 | 29 | 215 | 3:35 | 18 | 19 | 0 | 142 |  | 133.81 | 0 | 0 | AR | 2022-03-01 03:19 | 2022-03-01 03:47 | 28 | 2022-03-01 02:48 | 59 |  |  |  |  | N | [7 empty] | 2 | 4 | 31.28 | 0 | [20 empty] | 0.72 |  |  | 0.13 | 0.13 | A | [9 empty] | 1731 | 0 | 783 | 41 | 0 | 187 | 0 | 801 | 0 | 206 | 0 | 0 | 79 | 23
2022-02-28 | A69943 | 1 | 고탄소 | P-AE1055LSM |  | Al 탈산 | B | 31 | 9 | 53900 | 81.3 | D | D | D |  | 1 | 1 |  | 1520 | 1541 | 5300 |  |  | 5300 | 52.2 | 12 | 101532 | 1596 |  | Y | 40 | 31 | [7 empty] | 김덕진 | 2 |  | Y |  |  |  |  | 106.35 | 13-10 | 0 | 190.14 | A |  | 1596 | 3 | 0.23 | 1547 | 1.2 | 63 | 25 | 288 | 4:48 | 25 | 25 | 13 | 0 |  | 0 |  | 400 | N2 | 2022-03-01 03:46 | 2022-03-01 04:16 | 30 | 2022-03-01 03:46 | 30 |  |  |  |  | Y |  |  |  | Y | [5 empty] | 0 | 195.37 | [23 empty] | 13.45 | 0 | A |  |  | 4.735 | 30.405 | 52.194 | 0.086 | 11.023 | 1.716 | 1680.84 | 0 | 0 | 879 | 35 | 0 | 149 | 0 | 845 | 0 | 647 | 0 | 0 | 150 | 42
2022-02-28 | B69329 | 2 | 중탄소 | AE4140M10 | TUNDISH교체전 | Al 탈산 | B | 30 | 65 | 51550 | 106.12 | D | D |  | D | 1 |  | 1 | 1540 | 1533 | 8300 |  |  | 8300 | 82.37 | 17 | 100760 | 1639 | 367 | Y | 44 | 40 | [7 empty] | 김규완 | 2 | [6 empty] | 108.75 | 12-10 | 201.8 | 0 | A |  | 1629 | 1 | 0.39 | 1567 | 1.62 | 75 | 29 | 268 | 4:28 | 18 | 19 | 0 | 143 |  | 73.14 | 0 | 0 | AR | 2022-03-01 04:36 | 2022-03-01 04:59 | 23 | 2022-03-01 04:08 | 51 |  |  |  |  | N | [7 empty] | 3 | 4 | 19.71 | 0 | [23 empty] | 0.1 | 0.1 | A | [9 empty] | 1622 | 0 | 721 | 55 | 0 | 188 | 0 | 803 | 0 | 209 | 0 | 0 | 73 | 39
2022-02-28 | A69944 | 1 | 고탄소 | P-AE1055LSM |  | Al 탈산 | B | 11 | 13 | 53400 | 80.3 | D | D | D |  | 1 | 1 |  | 1520 | 1545 | 4600 |  |  | 4600 | 45.31 | 12 | 101532 | 1594 |  | Y | 39 | 26 | [7 empty] | 김덕진 | 3 |  |  | Y |  | N |  | 105.5 | 13-8 | 0 | 169.68 | A |  | 1594 | 3 | 0.23 | 1594 | 0 | 110 | 20 | 290 | 4:50 | 25 | 25 | 14 | 0 |  | 0 |  | 400 | N2 | 2022-03-01 04:45 | 2022-03-01 05:22 | 37 | 2022-03-01 04:45 | 38 |  |  |  |  | Y |  |  |  | Y | [5 empty] | 0 | 194.99 | [23 empty] | 14.68 | 0 | A |  |  | 4.727 | 30.349 | 52.218 | 0.086 | 11.046 | 1.72 | 1680.84 | 0 | 0 | 889 | 36 | 0 | 157 | 0 | 696 | 0 | 499 | 0 | 0 | 90 | 51
2022-02-28 | B69330 | 2 | 중탄소 | BP-SM45CS | TUNDISH교체 | Al 탈산 | B | 18 | 20 | 52400 | 79 | D | D |  | D | 1 |  | 1 | 1540 | 1567 | 6500 |  |  | 6500 | 76.82 | 10 | 84610 | 1646 |  | Y | 42 | 20 | [7 empty] | 김규완 | 2 |  |  |  |  | Y |  |  |  | 0 | 121.92 | A |  | 1642 | 1 | 0.47 | 1589 | 1.83 | 96 | 28 | 283 | 4:43 | 13 | 16 | 0 | 144 |  | 126.8 | 0 | 0 | N2 | 2022-03-01 05:25 | 2022-03-01 06:34 | 69 | 2022-03-01 05:17 | 77 |  |  |  |  | Y | [8 empty] | 4.5 | 0 | 24.31 | [16 empty] | 1.2 |  |  | 1.8 |  |  |  | 0 | 0 | A | [9 empty] | 0 | 0 | 154 | 0 | 0 | 106 | 0 | 1004 | 0 | 411 | 0 | 0 | 200 | 18 |  |  |  |  | 1
2022-02-28 | A69945 | 1 | 고탄소 | P-AE1055LSM |  | Al 탈산 | B | 6 | 55 | 51300 | 75.2 | D | D | D |  | 1 | 1 |  | 1520 | 1561 | 4200 |  |  | 4200 | 41.37 | 12 | 101532 | 1589 |  | Y | 39 | 24 | [7 empty] | 김덕진 | 2 |  | Y |  |  | N |  | 101.5 | 12-5 | 0 | 208.21 | A |  | 1589 | 3 | 0.22 | 1552 | 1.06 | 68 | 22 | 296 | 4:56 | 25 | 25 | 15 | 0 |  | 0 |  | 400 | N2 | 2022-03-01 05:54 | 2022-03-01 06:28 | 35 | 2022-03-01 05:52 | 36 |  |  |  |  | Y |  |  |  | Y | [5 empty] | 0 | 158.82 | [23 empty] | 15.44 | 0.61 | A |  |  | 4.612 | 31.616 | 50.412 | 0.102 | 10.93 | 1.594 | 1463.76 | 0 | 0 | 826 | 16 | 0 | 148 | 0 | 501 | 0 | 398 | 0 | 0 | 0 | 20
2022-02-28 | B69331 | 2 | 중탄소 | BP-SM45CS |  | Al 탈산 | B | 36 | 67 | 51300 | 101.1 | D | D |  | B | 1 |  | 1 | 1540 | 1561 | 5900 |  |  | 5900 | 69.73 | 10 | 84610 | 1625 |  | Y | 53 | 36 | [7 empty] | 김규완 | 2 | [6 empty] | 100 | 12-1 | 0 | 100.65 | A |  | 1612 | 1 | 0.39 | 1560 | 1.29 | 67 | 26 | 333 | 5:33 | 13 | 14 | 0 | 145 |  | 42.54 | 0 | 0 | N2 | 2022-03-01 06:43 | 2022-03-01 07:30 | 47 | 2022-03-01 06:28 | 62 |  |  |  |  | Y | [7 empty] | 3 | 4.3 | 0 | 12.59 | [23 empty] | 0.16 | 0.16 | A | [9 empty] | 0 | 0 | 212 | 15 | 0 | 97 | 0 | 902 | 0 | 206 | 0 | 0 | 112 | 10 |  |  | 2
2022-02-28 | A69946 | 1 | 고탄소 | P-AE1055LSM |  | Al 탈산 | B | 19 | 24 | 53300 | 81.72 | D | B | B |  | 1 | 1 |  | 1520 | 1562 | 4100 |  |  | 4100 | 48.46 | 10 | 84610 | 1599 |  | Y | 37 | 31 | [7 empty] | 김덕진 | 2 | [6 empty] | 101.75 | 13-2 | 0 | 147.16 | A |  | 1599 | 3 | 0.22 | 1551 | 1.09 | 67 | 25 | 299 | 4:59 | 25 | 25 | 16 | 0 |  | 0 |  | 400 | N2 | 2022-03-01 07:01 | 2022-03-01 07:32 | 31 | 2022-03-01 06:59 | 33 |  |  |  |  | Y |  |  |  | Y | [5 empty] | 0 | 204.3 | [23 empty] | 15.44 | 1.85 | A |  |  | 3.614 | 31.008 | 52.422 | 0.117 | 14.505 | 1.69 | 1711.44 | 0 | 0 | 863 | 10 | 0 | 199 | 0 | 500 | 0 | 396 | 0 | 0 | 0 | 20
2022-03-01 | B69332 | 2 | 고탄소 | P-AE1055LSM | 연주종료 | Al 탈산 | B | 35 | 74 | 50600 | 94.97 | B | B | B |  | 1 | 1 |  | 1530 | 1575 | 4900 |  |  | 4900 | 56.2 | 11 | 87188 | 1608 |  | Y | 48 | 33 | [7 empty] | 임승우 | 2 | [6 empty] | 100.3 | 11-10 | 0 | 104 | A |  | 1608 | 3 | 0.22 | 1567 | 0.91 | 83 | 35 | 324 | 5:24 | 25 | 25 | 17 | 0 |  | 0 |  | 400 | N2 | 2022-03-01 07:49 | 2022-03-01 08:33 | 44 | 2022-03-01 07:46 | 47 |  |  |  |  | Y |  |  |  | Y | [5 empty] | 0 | 210.48 | [23 empty] | 0.04 | 0 | B |  |  | 10.19 | 22.908 | 53.491 | 0.274 | 5.249 | 2.335 | 1703.57 | 0 | 0 | 312 | 25 | 0 | 212 | 0 | 912 | 0 | 205 | 0 | 0 | 113 | 15
2022-03-01 | A69947 | 1 | 중탄소 | BP-SM45CS |  | Al 탈산 | B | 31 | 10 | 53600 | 84.57 | B | B |  | B | 1 |  | 1 | 1530 | 1548 | 5300 |  |  | 5300 | 56.95 | 11 | 93071 | 1609 |  | Y | 41 | 28 | 2기 CR오버로 강종 변경 | [6 empty] | 김형철 | 2 |  |  | Y |  |  |  | 105.75 | 13-9 | 0 | 194.97 | A |  | 1608 | 1 | 0.38 | 1555 | 1.5 | 62 | 24 | 295 | 4:55 | 13 | 15 | 0 | 146 | 50 | 38.28 | 0 | 0 | N2 | 2022-03-01 08:01 | 2022-03-01 08:24 | 24 | 2022-03-01 07:47 | 37 |  |  |  |  | Y | [7 empty] | 2 | 3.8 | 0 | 11.54 | [23 empty] | 0.16 | 0.16 | A | [9 empty] | 0 | 0 | 487 | 50 | 0 | 139 | 0 | 495 | 0 | 396 | 0 | 0 | 0 | 21
2022-03-01 | B69333 | 2 | 중탄소 | BP-SM45CS |  | Al 탈산 | B | 30 | 66 | 50900 | 94.12 | B | B |  | B | 1 |  | 1 | 1540 | 1554 | 6100 |  |  | 6100 | 65.54 | 11 | 93071 | 1617 |  | Y | 50 | 42 |  |  | B69330 | 05 |  |  |  | 임승우 | 2 | [6 empty] | 104.8 | 12-6 | 0 | 274 | A |  | 1609 | 1 | 0.41 | 1558 | 1.26 | 65 | 25 | 317 | 5:17 | 13 | 14 | 0 | 147 | 0 | 52.91 | 0 | 0 | N2 | 2022-03-01 08:45 | 2022-03-01 09:24 | 39 | 2022-03-01 08:36 | 48 |  |  |  |  | Y | [7 empty] | 2 | 4 | 0 | 14.57 | [23 empty] | 0.24 | 0.24 | A | [9 empty] | 0 | 0 | 200 | 45 | 0 | 178 | 0 | 550 | 0 | 208 | 0 | 0 | 90 | 16
2022-03-01 | A69948 | 1 | 고탄소 | KWH1I |  | Al 탈산 | I | 11 | 14 | 53300 | 79.17 | B | B | B |  | 1 | 1 |  | 1545 | 1576 | 5300 |  |  | 5300 | 60.92 | 6 | 87000 | 1611 | 367 | INGOT | 40 | 28 | [7 empty] | 김형철 |  |  |  | Y |  |  |  | 102.15 | 13-4 | 0 | 150.36 | A |  | 1620 | 3 | 0.24 | 1574 | 1.28 | 93 |  | 311 | 5:11 | 20 | 20 | 18 | 0 |  | 0 |  | 700 | N2 | 2022-03-01 08:55 |  | 29 | 2022-03-01 08:51 | [5 empty] | Y |  |  |  | Y | [5 empty] | 0 | 192.66 | [18 empty] | 1.2 |  |  |  |  | 0.81 | 0.62 | B | [9 empty] | 0 | 0 | 427 | 0 | 0 | 136 | 0 | 797 | 0 | 542 | 0 | 0 | 60 | 44
2022-03-01 | B69334 | 2 | 중탄소 | BP-SM45CS | 잔강최소화전 | Al 탈산 | B | 18 | 21 | 52350 | 76.27 | B | B | B |  | 1 | 1 |  | 1540 | 1634 | 2900 |  |  | 2900 | 30.89 | 12 | 93873 | 1606 |  | N | 47 | 20 | A69946 잔강7톤받음 |  | B69331 | 10 | [11 empty] | 101.1 | 13-2 | 0 | 139.08 | A |  | 1606 | 3 | 0.24 | 1578 | 1.04 | 85 | 34 | 313 | 5:13 | 13 | 13 | 19 | 0 |  | 0 |  | 400 | N2 | 2022-03-01 09:34 | 2022-03-01 10:26 | 52 | 2022-03-01 09:32 | 54 |  |  |  |  | Y |  |  |  | Y | [5 empty] | 0 | 131.63 | [23 empty] | 0 | 0.01 | A | [9 empty] | 0 | 0 | 223 | 0 | 0 | 252 | 0 | 249 | 0 | 0 | 0 | 0 | 108 | 19
2022-03-01 | A69949 | 1 | 중탄소 | AE1043M | 잔강최소화 | Al 탈산 | B | 6 | 56 | 0 | 105.98 | B | B | B |  | 1 | 1 |  | 1530 | 1565 | 6700 |  |  | 6700 | 73.67 | 11 | 90946 | 1629 |  | Y | 54 | 30 | [7 empty] | 김형철 | 2 |  |  | Y |  |  |  | 155.85 |  | 0 | 267.89 | A |  | 1629 | 3 | 0.23 | 1580 | 0.96 | 89 | 32 | 293 | 4:53 | 15 | 15 | 20 | 0 |  | 0 |  | 400 | N2 | 2022-03-01 10:52 | 2022-03-01 11:39 | 47 | 2022-03-01 10:51 | 49 |  |  |  |  | N |  |  |  | Y | [5 empty] | 0 | 260.18 | [23 empty] | 0 | 1.51 | A | [9 empty] | 0 | 0 | 0 | 12 | 0 | 121 | 0 | 494 | 0 | 399 | 0 | 0 | 0 | 33
2022-03-01 | A69950 | 1 | 중탄소 | AE1043M |  | Al 탈산 | B | 19 | 25 | 53800 | 91.53 | B | B | B |  | 1 | 1 |  | 1530 | 1565 | 4700 |  |  | 4700 | 50.24 | 13 | 93543 | 1609 |  | Y | 34 | 25 | [7 empty] | 김형철 | 2 |  | Y |  |  |  |  | 103.5 | 13-3 | 0 | 167.11 | A |  | 1610 | 3 | 0.31 | 1556 | 0.95 | 65 | 21 | 293 | 4:53 | 15 | 15 | 21 | 0 |  | 0 |  | 400 | N2 | 2022-03-01 11:54 | 2022-03-01 12:41 | 47 | 2022-03-01 11:53 | 48 |  |  |  |  | N |  |  |  | Y | [5 empty] | 0 | 290.32 | [23 empty] | 0 | 2.74 | A | [9 empty] | 0 | 0 | 0 | 38 | 0 | 97 | 0 | 493 | 0 | 395 | 0 | 0 | 0 | 25
2022-03-01 | A69951 | 1 | 중탄소 | AE1043M | TUNDISH교체전 | Al 탈산 | B | 11 | 15 | 53300 | 92.18 | B | B | B |  | 1 | 1 |  | 1530 | 1549 | 5600 |  |  | 5600 | 58 | 12 | 96553 | 1607 |  | Y | 44 | 33 | [7 empty] | 김형철 | 2 |  |  | Y |  |  |  | 99.85 | 13-2 | 0 | 103.19 | A |  | 1607 | 3 | 0.27 | 1564 | 0.9 | 73 | 24 | 349 | 5:49 | 15 | 15 | 22 | 0 |  | 0 |  | 400 | N2 | 2022-03-01 12:59 | 2022-03-01 13:44 | 45 | 2022-03-01 12:57 | 46 |  |  |  |  | N |  |  |  | Y | [5 empty] | 0 | 217.52 | [23 empty] | 0 | 4.06 | A | [9 empty] | 0 | 0 | 0 | 7 | 0 | 95 | 0 | 499 | 0 | 398 | 0 | 0 | 0 | 46
2022-03-01 | A69952 | 1 | 고탄소 | STB2 | 연주시작 | Al 탈산 | B | 31 | 11 | 53500 | 105.97 | B | B | C |  | 1 | 1 |  | 1520 | 1548 | 6900 |  |  | 6900 | 85.84 | 10 | 80378 | 1612 |  | Y | 47 | 42 | [7 empty] | 김형철 | 2 | [6 empty] | 101.85 | 13-5 | 267.98 | 0 | A |  | 1589 | 3 | 0.3 | 1546 | 0.75 | 90 | 40 | 291 | 4:51 | 25 | 25 | 23 | 0 |  | 0 |  | 500 | AR | 2022-03-01 14:17 | 2022-03-01 14:33 | 16 | 2022-03-01 14:15 | 18 |  |  |  |  | Y |  |  |  | Y | [5 empty] | 118.62 | 143.86 | [19 empty] | 1.65 |  |  |  | 4.15 | 0 | A | [9 empty] | 0 | 58 | 281 | 0 | 0 | 116 | 0 | 641 | 0 | 493 | 0 | 0 | 31 | 71 |  |  | 7 |  | 1
2022-03-01 | B69335 | 2 | 중탄소 | AE15B36C2 | TUNDISH교체 | Si 탈산 | B | 30 | 67 | 50800 | 140.02 | B | B |  |  | 1 |  | 1 | 1540 | 1547 | 8900 |  |  | 8900 | 91.29 | 13 | 97492 | 1662 | 721 | Y | 55 | 45 | [7 empty] | 임승우 | 2 |  |  |  |  | Y |  |  |  | 203.75 | 0 | A |  |  | 1 | 0.34 | 1580 |  | 82 | 25 | 316 | 5:16 | 15 | 19 |  |  |  | 0 | 0 |  | AR | 2022-03-01 15:04 | 2022-03-01 15:06 | 2 | 2022-03-01 14:18 | 48 |  |  |  |  | N | [7 empty] | 11 | 4.5 | 0.06 | 0 | [19 empty] | 1.72 |  |  |  | 0.3 | 0.3 | A | [9 empty] | 247 | 0 | 712 | 71 | 0 | 0 | 0 | 1306 | 0 | 0 | 0 | 0 | 267 | 14 |  |  | 9 |  | 1
2022-03-01 | B69336 | 2 | 중탄소 | AE15B36C2 |  | Si 탈산 | B | 38 | 77 | 48500 | 119.52 | B | C |  |  | 1 |  | 1 | 1540 | 1584 | 8100 |  |  | 8100 | 76.71 | 13 | 105586 | 1641 |  | Y | 65 | 50 | [7 empty] | 추창도 | 2 |  |  |  |  | Y |  |  |  | 213.54 | 0 | A |  |  | 1 | 0.38 | 1568 |  | 70 | 28 | 261 | 4:21 | 15 | 16 |  |  |  | 0 | 0 |  | AR | 2022-03-01 15:52 | 2022-03-01 16:08 | 16 | 2022-03-01 15:32 | 37 |  |  |  |  | N | [9 empty] | 0.05 | 0 | LF 합금철호퍼 이상으로 VD에서투입 | [22 empty] | 0.28 | 0.28 | A | [9 empty] | 222 | 0 | 558 | 340 | 0 | 0 | 0 | 549 | 0 | 0 | 0 | 0 | 133 | 21 |  |  | 4
2022-03-01 | A69953 | 1 | 고탄소 | STB2 |  | Al 탈산 | B | 18 | 22 | 52500 | 90.85 | B | C | C |  | 1 | 1 |  | 1520 | 1531 | 7100 |  |  | 7100 | 70.94 | 12 | 100086 | 1558 |  | Y | 52 | 43 | [7 empty] | 이호남 | 2 | [6 empty] | 106.05 | 13-7 | 358.17 | 0 | A |  | 1558 | 3 | 0.27 | 1527 | 0.84 | 71 | 23 | 300 | 5:00 | 25 | 25 | 24 | 0 |  | 0 |  | 900 | AR | 2022-03-01 15:24 | 2022-03-01 15:31 | 8 | 2022-03-01 15:05 | 26 |  |  |  |  | Y |  |  |  | Y | [5 empty] | 143.06 | 48.21 | [20 empty] | 1.26 |  |  | 7.31 | 0 | A | [9 empty] | 0 | 26 | 312 | 14 | 0 | 125 | 0 | 744 | 0 | 546 | 0 | 0 | 98 | 54
2022-03-01 | A69954 | 1 | 고탄소 | STB2 |  | Al 탈산 | B | 19 | 26 | 53400 | 79.17 | C | C | C |  | 1 | 1 |  | 1520 | 1542 | 4900 |  |  | 4900 | 48.65 | 12 | 100721 | 1559 |  | Y | 40 | 30 | [17 empty] | 244.44 | 0 | A |  | 1553 | 3 | 0.26 | 1520 | 0.87 | 64 | 27 | 273 | 4:33 | 25 | 25 | 25 | 0 |  | 0 |  | 500 | AR | 2022-03-01 16:15 | 2022-03-01 16:38 | 22 | 2022-03-01 16:15 | 23 |  |  |  |  | Y |  |  |  | Y | [5 empty] | 106.57 | 40.13 | [20 empty] | 1.19 |  |  | 33.35 | 0 | A | [9 empty] | 0 | 18 | 278 | 28 | 0 | 127 | 0 | 748 | 0 | 553 | 0 | 0 | 98 | 25
2022-03-01 | B69337 | 2 | 중탄소 | AE15B36C2 |  | Si 탈산 | B | 35 | 75 | 49900 | 96.97 | C | C |  | C | 1 |  | 1 | 1540 | 1558 | 7500 |  |  | 7500 | 77.42 | 12 | 96870 | 1640 |  | Y | 44 | 39 | [7 empty] | 추창도 | 2 |  |  |  |  | Y |  | 102 | 12-1 | 251.19 | 0 | A |  | 1638 | 1 | 0.41 | 1559 | 1.74 | 61 | 24 | 217 | 3:37 | 15 | 16 | 0 | 3 |  | 28.15 | 0 | 0 | AR | 2022-03-01 16:48 | 2022-03-01 17:12 | 24 | 2022-03-01 16:30 | 42 |  |  |  |  | N | [7 empty] | 11 |  | 8.03 | 0 | [23 empty] | 0.71 | 0.71 | A | [9 empty] | 215 | 0 | 872 | 111 | 0 | 0 | 0 | 499 | 0 | 157 | 0 | 0 | 129 | 45 |  |  | 6
2022-03-01 | A69955 | 1 | 고탄소 | STB2 |  | Al 탈산 | B | 11 | 16 | 52800 | 81.05 | C | C | C |  | 1 | 1 |  | 1520 | 1534 | 6300 |  |  | 6300 | 62.05 | 12 | 101532 | 1548 | 362 | Y | 43 | 37 | [15 empty] | 109.55 | 14-2 | 182.32 | 0 | A |  | 1548 | 3 | 0.26 | 1513 | 0.95 | 57 | 24 | 270 | 4:30 | 25 | 25 | 26 | 0 |  | 0 |  | 500 | AR | 2022-03-01 17:29 | 2022-03-01 17:41 | 12 | 2022-03-01 17:29 | 13 |  |  |  |  | Y |  |  |  | Y | [5 empty] | 101.79 | 36.88 | [20 empty] | 1.107 |  |  | 38.18 | 0 | A | [9 empty] | 0 | 52 | 254 | 14 | 0 | 129 | 0 | 1035 | 0 | 796 | 0 | 0 | 261 | 74
2022-03-01 | B69338 | 2 | 중탄소 | AE15B36C2 |  | Si 탈산 | B | 6 | 57 | 51050 | 104.33 | C | C |  | C | 1 |  | 1 | 1540 | 1573 | 6700 |  |  | 6700 | 68.53 | 12 | 97767 | 1632 |  | Y | 36 | 33 | [7 empty] | 추창도 | 2 |  |  |  |  | Y |  |  |  | 232.2 | 0 | A |  | 1633 | 1 | 0.35 | 1562 | 1.74 | 64 | 21 | 227 | 3:47 | 15 | 16 | 0 | 4 |  | 12.73 | 0 | 0 | AR | 2022-03-01 18:19 | 2022-03-01 18:23 | 3 | 2022-03-01 17:46 | 37 |  |  |  |  | N | [7 empty] | 9 | 4.3 | 4.72 | 0 | [23 empty] | 0.28 | 0.28 | A | [9 empty] | 235 | 0 | 872 | 82 | 0 | 0 | 0 | 499 | 0 | 271 | 0 | 0 | 52 | 40 |  |  | 4
2022-03-01 | A69956 | 1 | 고탄소 | STB2 |  | Al 탈산 | B | 31 | 12 | 53400 | 74.63 | C | C | C |  | 1 | 1 |  | 1520 | 1535 | 5400 |  |  | 5400 | 53.19 | 12 | 101532 | 1554 |  | Y | 41 | 33 | [10 empty] | Y |  |  |  |  | 106.3 | 13-9 | 185.12 | 0 | A |  | 1554 | 3 | 0.26 | 1511 | 1.3 | 55 | 25 | 280 | 4:40 | 25 | 25 | 27 | 0 |  | 0 |  | 400 | AR | 2022-03-01 18:36 | 2022-03-01 18:49 | 13 | 2022-03-01 18:35 | 14 |  |  |  |  | Y |  |  |  | Y | [5 empty] | 92.47 | 14.78 | [20 empty] | 0.867 |  |  | 42.74 | 0 | A | [9 empty] | 0 | 26 | 220 | 31 | 0 | 128 | 0 | 905 | 0 | 645 | 0 | 0 | 183 | 105
2022-03-01 | B69339 | 2 | 중탄소 | AE15B36C2 |  | Si 탈산 | B | 30 | 68 | 51000 | 108.02 | C | C |  | C | 1 |  | 1 | 1540 | 1575 | 6700 |  |  | 6700 | 47.85 | 19 | 140029 | 1624 |  | Y | 44 | 37 | [7 empty] | 추창도 | 2 |  |  |  |  | Y |  | 102.9 | 12-3 | 194 | 0 | A |  | 1620 | 1 | 0.29 | 1561 | 1.48 | 63 | 22 | 274 | 4:34 | 15 | 15 | 0 | 5 | 11 | 12.17 | 0 | 0 | AR | 2022-03-01 19:21 | 2022-03-01 19:32 | 10 | 2022-03-01 18:49 | 43 |  |  |  |  | N | [7 empty] | 10 | 4 | 4.25 | 0 | [23 empty] | 0.25 | 0.25 | A | [9 empty] | 296 | 0 | 741 | 50 | 0 | 0 | 0 | 659 | 0 | 158 | 0 | 0 | 100 | 22 |  |  | 4
2022-03-01 | A69957 | 1 | 고탄소 | STB2 |  | Al 탈산 | B | 18 | 23 | 52400 | 75.85 | C | C | C |  | 1 | 1 |  | 1520 | 1530 | 5200 |  |  | 5200 | 61.46 | 10 | 84610 | 1565 |  | Y | 41 | 32 | [10 empty] | Y | [6 empty] | 139.39 | 0 | A |  | 1561 | 3 | 0.26 | 1543 | 0.53 | 87 | 26 | 273 | 4:33 | 25 | 25 | 28 | 0 |  | 0 |  | 450 | AR | 2022-03-01 19:36 | 2022-03-01 19:58 | 22 | 2022-03-01 19:35 | 23 |  |  |  |  | Y |  |  |  | Y | [5 empty] | 96.93 | 17.18 | [20 empty] | 1.102 |  |  | 50.24 | 0 | B | [9 empty] | 0 | 23 | 95 | 41 | 0 | 129 | 0 | 746 | 0 | 550 | 0 | 0 | 98 | 74
2022-03-01 | B69340 | 2 | 중탄소 | AE15B36C3 |  | Si 탈산 | B | 38 | 78 | 48450 | 109.77 | C | C |  | C | 1 |  | 1 | 1540 | 1596 | 6000 |  |  | 6000 | 149.74 | 5 | 40070 | 1628 |  | Y | 40 | 35 | [7 empty] | 추창도 | 2 |  |  |  |  | Y |  | 103.05 | 12-2 | 191.31 | 0 | A |  | 1630 | 1 | 0.34 | 1567 | 1.69 | 69 | 24 | 265 | 4:25 | 15 | 15 | 0 | 6 |  | 12.16 | 0 | 0 | AR | 2022-03-01 20:27 | 2022-03-01 20:38 | 11 | 2022-03-01 19:49 | 49 | [12 empty] | 10 |  | 4.16 | 0 | [23 empty] | 0.34 | 0.34 | A | [9 empty] | 375 | 0 | 931 | 50 | 0 | 0 | 0 | 458 | 0 | 158 | 0 | 0 | 65 | 46 |  |  | 4
2022-03-01 | A69958 | 1 | 고탄소 | STB2 |  | Al 탈산 | B | 19 | 27 | 52600 | 82.07 | C | C | C |  | 1 | 1 |  | 1520 | 1561 | 5200 |  |  | 5200 | 51.22 | 12 | 101532 | 1554 |  | Y | 41 | 34 | [10 empty] | Y |  |  |  |  | 107.55 | 13-7 | 169.41 | 0 | A |  | 1554 | 3 | 0.26 | 1512 | 1.02 | 56 | 26 | 520 | 8:40 | 25 | 25 | 29 | 0 |  | 0 |  | 400 | AR | 2022-03-01 20:56 | 2022-03-01 21:07 | 11 | 2022-03-01 20:55 | 11 |  |  |  |  | Y |  |  |  | Y | [5 empty] | 104.69 | 31.94 | [20 empty] | 1.092 |  |  | 54.1 | 0 | A | [9 empty] | 0 | 30 | 292 | 34 | 0 | 131 | 0 | 754 | 0 | 554 | 0 | 0 | 98 | 60
2022-03-01 | B69341 | 2 | 중탄소 | AE15B36C3 |  | Si 탈산 | B | 35 | 76 | 49850 | 111.23 | C | C |  | C | 1 |  | 1 | 1540 | 1589 | 6700 |  |  | 6700 | 67.06 | 13 | 99905 | 1623 |  | Y | 43 | 39 | [7 empty] | 추창도 | 2 |  |  |  |  | Y |  | 105.25 | 12-4 | 280.4 | 0 | A |  | 1629 | 1 | 0.38 | 1568 | 1.33 | 70 | 29 | 282 | 4:42 | 15 | 15 | 0 | 7 |  | 30.35 | 0 | 0 | AR | 2022-03-01 21:32 | 2022-03-01 21:45 | 13 | 2022-03-01 21:03 | 42 |  |  |  |  | N | [7 empty] | 10 | 4 | 8.39 | 0 | [23 empty] | 0.33 | 0.33 | B | [9 empty] | 278 | 0 | 523 | 32 | 0 | 0 | 0 | 507 | 0 | 155 | 0 | 0 | 129 | 40 |  |  | 4
2022-03-01 | A69959 | 1 | 고탄소 | STB2 |  | Al 탈산 | B | 11 | 17 | 53300 | 74.63 | C | C | C |  | 1 | 1 |  | 1520 | 1559 | 5000 |  |  | 5000 | 49.25 | 12 | 101532 | 1564 |  | Y | 40 | 30 | [10 empty] | Y |  |  |  |  | 104.75 | 13-7 | 96.94 | 0 | A |  | 1564 | 3 | 0.26 | 1521 | 1.26 | 65 | 26 | 264 | 4:24 | 25 | 26 | 30 | 0 |  | 0 |  | 600 | AR | 2022-03-01 21:50 | 2022-03-01 22:18 | 28 | 2022-03-01 21:48 | 30 |  |  |  |  | Y |  |  |  | Y | [5 empty] | 106.52 | 17.96 | [20 empty] | 1.166 |  |  | 0.03 | 0 | A | [9 empty] | 0 | 22 | 222 | 34 | 0 | 126 | 0 | 747 | 0 | 553 | 0 | 0 | 97 | 57
2022-03-01 | B69342 | 2 | 중탄소 | AE15B36C3 | 잔강최소화전 | Si 탈산 | B | 6 | 58 | 51150 | 95.12 | C | C |  | A | 1 |  | 1 | 1540 | 1594 | 6500 |  |  | 6500 | 64.04 | 15 | 101499 | 1628 |  | Y | 43 | 36 | [7 empty] | 추창도 | 2 |  |  |  |  | Y |  | 101.05 | 12-4 | 206.04 | 0 | A |  | 1631 | 1 | 0.24 | 1561 | 1.69 | 63 | 22 | 328 | 5:28 | 15 | 16 | 0 | 8 | 20 | 12.65 | 0 | 0 | AR | 2022-03-01 22:21 | 2022-03-01 22:55 | 33 | 2022-03-01 22:03 | 52 |  |  |  |  | N | [7 empty] | 4 | 4.5 | 5.36 | 0 | [23 empty] | 0.52 | 0.52 | B | [9 empty] | 314 | 0 | 649 | 59 | 0 | 0 | 0 | 656 | 0 | 158 | 0 | 0 | 103 | 13 |  |  | 6
2022-03-01 | A69960 | 1 | 고탄소 | STB2 |  | Al 탈산 | B | 31 | 13 | 53900 | 81.8 | C | A | A |  | 1 | 1 |  | 1520 | 1564 | 4800 |  |  | 4800 | 47.28 | 12 | 101532 | 1560 |  | Y | 41 | 28 | [15 empty] | 102.65 | 13-5 | 166.94 | 0 | A |  | 1560 | 3 | 0.24 | 1516 | 1.07 | 60 | 25 | 526 | 8:46 | 25 | 25 | 31 | 0 |  | 0 |  | 600 | AR | 2022-03-01 23:01 | 2022-03-01 23:26 | 25 | 2022-03-01 23:00 | 25 |  |  |  |  | Y |  |  |  | Y | [5 empty] | 115.01 | 31.39 | [20 empty] | 1.141 |  |  | 4.55 | 0 | A | [9 empty] | 0 | 44 | 250 | 9 | 0 | 125 | 0 | 750 | 0 | 549 | 0 | 0 | 97 | 86
2022-03-01 | B69343 | 2 | 중탄소 | AE15B35C2 | 잔강최소화 | Si 탈산 | B | 30 | 69 | 51000 | 85.68 | A | A |  | A | 1 |  | 1 | 1540 | 1570 | 6400 |  |  | 6400 | 67.63 | 12 | 94632 | 1610 |  | Y | 43 | 34 | [7 empty] | 추창도 | 2 | [6 empty] | 0 | 10-1 | 209.85 | 11.77 | A |  | 1614 | 1 | 0.17 | 1557 | 1.71 | 59 | 10 | 227 | 3:47 | 15 | 16 | 0 | 9 |  | 12.05 | 0 | 0 | AR | 2022-03-01 23:40 | 2022-03-02 00:17 | 37 | 2022-03-01 23:28 | 49 |  |  |  |  | N | [7 empty] | 3 | 4.5 | 4.53 | 0 | [23 empty] | 0.37 | 0.37 | A | [9 empty] | 655 | 0 | 1241 | 22 | 0 | 254 | 0 | 702 | 0 | 207 | 0 | 0 | 52 | 12
2022-03-01 | A69961 | 1 | 고탄소 | STB2 |  | Al 탈산 | B | 18 | 24 | 52700 | 78.47 | A | A | A |  | 1 | 1 |  | 1520 | 1531 | 5200 |  |  | 5200 | 61.46 | 10 | 84610 | 1566 |  | Y | 40 | 31 |  |  | A69958 |  |  |  |  | 조관훈 | 2 |  | Y |  |  |  |  | 97.6 | 12-7 | 287.07 | 0 | A |  | 1566 | 3 | 0.3 | 1524 | 1.08 | 68 | 23 | 284 | 4:44 | 25 | 25 | 32 | 0 |  | 0 |  | 600 | AR | 2022-03-02 00:05 | 2022-03-02 00:27 | 22 | 2022-03-02 00:05 | 22 |  |  |  |  | Y |  |  |  | Y | [5 empty] | 119.98 | 39.28 | [20 empty] | 0.964 |  |  | 5.92 | 0 | B | [9 empty] | 0 | 0 | 203 | 0 | 0 | 127 | 0 | 919 | 0 | 639 | 0 | 0 | 164 | 19
2022-03-01 | B69344 | 2 | 중탄소 | AE15B35C2 |  | Si 탈산 | B | 38 | 79 | 48150 | 90.62 | A | A |  | A | 1 |  | 1 | 1540 | 1516 | 8500 |  |  | 8500 | 89.82 | 12 | 94632 | 1647 |  | Y | 45 | 41 | [7 empty] | 박용우 | 2 | [6 empty] | 101.75 | 11-10 | 113.9 | 0 | A |  | 1640 | 1 | 0.25 | 1570 | 1.76 | 72 | 39 | 207 | 3:27 | 15 | 16 | 0 | 10 |  | 11.91 | 0 | 0 | AR | 2022-03-02 00:46 | 2022-03-02 01:18 | 32 | 2022-03-02 00:33 | 45 |  |  |  |  | N | [7 empty] | 3 | 5.4 | 4.37 | 0 | [23 empty] | 0.1 | 0.1 | A | [9 empty] | 652 | 0 | 555 | 0 | 0 | 276 | 0 | 653 | 0 | 256 | 0 | 0 | 0 | 18 |  |  | 4
2022-03-01 | A69962 | 1 | 고탄소 | STB2 |  | Al 탈산 | B | 19 | 28 | 53200 | 80.22 | A | A | A |  | 1 | 1 |  | 1520 | 1530 | 5700 |  |  | 5700 | 56.14 | 12 | 101532 | 1569 | 345 | Y | 40 | 33 |  |  | A69959 |  |  |  |  | 조관훈 | 2 |  | Y |  |  |  |  | 102.5 | 13-1 | 219.84 | 0 | A |  | 1569 | 3 | 0.33 | 1521 | 1.23 | 65 | 31 | 287 | 4:47 | 25 | 25 | 33 | 0 |  | 0 |  | 600 | AR | 2022-03-02 01:08 | 2022-03-02 01:28 | 20 | 2022-03-02 01:07 | 21 |  |  |  |  | Y |  |  |  | Y | [5 empty] | 117.66 | 41.2 | [20 empty] | 1.13 |  |  | 9.68 | 0 | A | [9 empty] | 0 | 0 | 191 | 0 | 0 | 129 | 0 | 793 | 0 | 548 | 0 | 0 | 127 | 23
2022-03-01 | B69345 | 2 | 중탄소 | AE15B35C2 |  | Si 탈산 | B | 35 | 77 | 49750 | 84.02 | A | A |  | A | 1 |  | 1 | 1540 | 1521 | 7100 |  |  | 7100 | 74.4 | 12 | 95436 | 1626 |  | Y | 43 | 20 | [7 empty] | 박용우 | 2 | [8 empty] | 317.23 | 0 | A |  | 1615 | 1 | 0.25 | 1560 | 1.41 | 62 | 33 | 205 | 3:25 | 15 | 16 | 0 | 11 |  | 24.73 | 0 | 0 | AR | 2022-03-02 01:58 | 2022-03-02 02:19 | 21 | 2022-03-02 01:49 | 30 |  |  |  |  | N | [7 empty] | 2 | 5 | 7.09 | 0 | [23 empty] | 0.25 | 0.25 | A | [9 empty] | 638 | 0 | 446 | 0 | 0 | 293 | 0 | 505 | 0 | 260 | 0 | 0 | 0 | 8 |  |  | 4
2022-03-01 | A69963 | 1 | 고탄소 | STB2 |  | Al 탈산 | B | 11 | 18 | 53200 | 79.25 | A | A | A |  | 1 | 1 |  | 1520 | 1540 | 5500 |  |  | 5500 | 54.17 | 12 | 101532 | 1558 |  | Y | 41 | 33 |  |  | A69960 |  |  |  |  | 조관훈 | 2 |  | Y |  |  |  |  | 107.3 | 13-9 | 233.25 | 0 | A |  | 1558 | 3 | 0.3 | 1522 | 0.95 | 66 | 33 | 298 | 4:58 | 25 | 25 | 34 | 0 |  | 0 |  | 700 | AR | 2022-03-02 02:06 | 2022-03-02 02:31 | 24 | 2022-03-02 02:05 | 25 |  |  |  |  | Y |  |  |  | Y | [5 empty] | 128.8 | 35.87 | [20 empty] | 1.237 |  |  | 11.99 | 0 | A | [9 empty] | 0 | 0 | 282 | 0 | 0 | 129 | 0 | 647 | 0 | 546 | 0 | 0 | 144 | 50
2022-03-01 | B69346 | 2 | 중탄소 | AE15B35C2 | TUNDISH교체전 | Si 탈산 | B | 6 | 59 | 50950 | 81.27 | A | A |  | A | 1 |  | 1 | 1540 | 1542 | 6200 |  |  | 6200 | 70.06 | 12 | 88501 | 1636 |  | Y | 41 | 32 | [7 empty] | 박용우 | 2 | [8 empty] | 212.29 | 0 | A |  | 1622 | 1 | 0.25 | 1566 | 1.73 | 68 | 32 | 203 | 3:23 | 15 | 16 | 0 | 12 |  | 12.07 | 0 | 0 | AR | 2022-03-02 02:59 | 2022-03-02 03:24 | 26 | 2022-03-02 02:47 | 37 |  |  |  |  | N | [7 empty] | 2 | 5 | 3.93 | 0 | [23 empty] | 0.27 | 0.27 | B | [9 empty] | 631 | 15 | 533 | 12 | 0 | 254 | 0 | 503 | 0 | 205 | 0 | 0 | 0 | 4 |  |  | 6
2022-03-01 | A69964 | 1 | 고탄소 | STB2 |  | Al 탈산 | B | 31 | 14 | 53800 | 80.47 | A | A | A |  | 1 | 1 |  | 1520 | 1564 | 4700 |  |  | 4700 | 55.55 | 10 | 84610 | 1563 |  | Y | 41 | 29 |  |  | A69961 |  |  |  |  | 조관훈 | 2 |  | Y |  |  |  |  | 104.15 | 13-7 | 196.53 | 0 | A |  | 1563 | 3 | 0.36 | 1519 | 1.16 | 63 | 31 | 288 | 4:48 | 25 | 25 | 35 | 0 |  | 0 |  | 700 | AR | 2022-03-02 03:11 | 2022-03-02 03:37 | 26 | 2022-03-02 03:09 | 28 |  |  |  |  | Y |  |  |  | Y | [5 empty] | 133.58 | 36.6 | [20 empty] | 0.856 |  |  | 0 | 0 | A | [9 empty] | 0 | 0 | 291 | 0 | 0 | 128 | 0 | 647 | 0 | 544 | 0 | 0 | 135 | 52
2022-03-01 | B69347 | 2 | 중탄소 | SM45CB | TUNDISH교체 | Si 탈산 | B | 30 | 70 | 51100 | 93.37 | A | A |  | A | 1 |  | 1 | 1540 | 1548 | 8300 |  |  | 8300 | 86.77 | 13 | 95654 | 1655 |  | Y | 43 | 40 | [7 empty] | 박용우 | 2 | [6 empty] | 102.1 | 12-2 | 7.14 | 203.55 | A |  | 1649 | 1 | 0.23 | 1580 | 0 | 87 | 43 | 247 | 4:07 | 14 | 20 | 0 | 13 |  | 12.74 | 0 | 0 | N2 | 2022-03-02 04:24 | 2022-03-02 04:49 | 25 | 2022-03-02 04:13 | 36 | [12 empty] | 2 |  | 5.61 | 0 | [19 empty] | 1.51 |  |  |  | 0.07 | 0.07 | A | [9 empty] | 0 | 0 | 0 | 23 | 0 | 143 | 0 | 810 | 0 | 414 | 0 | 0 | 52 | 25 |  |  | 9 |  | 1
2022-03-01 | A69965 | 1 | 고탄소 | STB2 |  | Al 탈산 | B | 18 | 25 | 52800 | 84.65 | A | A | A |  | 1 | 1 |  | 1520 | 1555 | 5600 |  |  | 5600 | 55.16 | 12 | 101532 | 1551 |  | Y | 44 | 33 |  |  | A69962 |  |  |  |  | 조관훈 | 2 |  | Y |  |  |  |  | 106.95 | 13-7 | 221.23 | 0 | A |  | 1551 | 3 | 0.3 | 1526 | 0.64 | 70 | 35 | 324 | 5:24 | 25 | 26 | 36 | 0 |  | 0 |  | 700 | AR | 2022-03-02 04:18 | 2022-03-02 04:41 | 23 | 2022-03-02 04:17 | 25 |  |  |  |  | Y |  |  |  | Y | [5 empty] | 138.27 | 39.19 | [20 empty] | 1.208 |  |  | 2.79 | 0 | A | [9 empty] | 0 | 0 | 328 | 0 | 0 | 130 | 0 | 645 | 0 | 548 | 0 | 0 | 192 | 59
2022-03-01 | A69966 | 1 | 고탄소 | STB2 |  | Al 탈산 | B | 19 | 29 | 53200 | 74.62 | A | A | A |  | 1 | 1 |  | 1520 | 1538 | 5200 |  |  | 5200 | 61.46 | 10 | 84610 | 1564 |  | Y | 40 | 30 |  |  | A69963 |  |  |  |  | 조관훈 | 2 |  | Y |  |  |  |  | 99.15 | 12-8 | 190.15 | 0 | A |  | 1564 | 3 | 0.28 | 1518 | 1.31 | 62 | 25 | 267 | 4:27 | 25 | 25 | 37 | 0 |  | 0 |  | 700 | AR | 2022-03-02 05:12 | 2022-03-02 05:47 | 35 | 2022-03-02 05:12 | 35 |  |  |  |  | Y |  |  |  | Y | [5 empty] | 132.06 | 21.76 | [20 empty] | 1.205 |  |  | 3.91 | 0 | A | [9 empty] | 0 | 0 | 318 | 0 | 0 | 129 | 0 | 646 | 0 | 542 | 0 | 0 | 144 | 76
2022-03-01 | B69348 | 2 | 중탄소 | SM45CB |  | Si 탈산 | B | 38 | 80 | 47400 | 95.33 | A | A |  | A | 1 |  | 1 | 1540 | 1515 | 7700 |  |  | 7700 | 79.55 | 12 | 96797 | 1634 |  | Y | 42 | 39 | [7 empty] | 박용우 | 2 | [6 empty] | 105.2 | 12-3 | 0 | 228.03 | A |  | 1629 | 1 | 0.25 | 1629 | 0 | 136 | 44 | 263 | 4:23 | 14 | 21 | 0 | 14 | 12 | 14.36 | 0 | 0 | N2 | 2022-03-02 05:34 | 2022-03-02 05:49 | 14 | 2022-03-02 05:22 | 26 | [14 empty] | 5.67 | 0 | [23 empty] | 0 | 0 | A | [9 empty] | 0 | 0 | 135 | 16 | 0 | 187 | 0 | 652 | 0 | 207 | 0 | 0 | 117 | 14
2022-03-01 | A69967 | 1 | 고탄소 | STB2 |  | Al 탈산 | B | 11 | 19 | 53300 | 84.45 | A | A | B |  | 1 | 1 |  | 1520 | 1539 | 5600 |  |  | 5600 | 55.16 | 12 | 101532 | 1550 |  | Y | 43 | 33 |  |  | A69964 |  |  |  |  | 조관훈 | 2 |  | Y |  |  |  |  | 110.6 | 14-2 | 213.18 | 0 | A |  | 1550 | 3 | 0.27 | 1514 | 0.9 | 58 | 23 | 1841 | 30:41 | 25 | 25 | 63 | 0 |  | 0 |  | 600 | AR | 2022-03-02 06:25 | 2022-03-02 06:48 | 23 | 2022-03-02 06:24 | 24 |  |  |  |  | Y |  |  |  | Y | [5 empty] | 9.84 | 600 | [20 empty] | 1.151 |  |  | 5.44 | 0 | A | [9 empty] | 0 | 43 | 320 | 0 | 0 | 130 | 0 | 696 | 0 | 547 | 0 | 0 | 118 | 89
2022-03-01 | B69349 | 2 | 중탄소 | SM45CB |  | Si 탈산 | B | 35 | 78 | 50100 | 88.35 | A | A |  | B | 1 |  | 1 | 1540 | 1552 | 6400 |  |  | 6400 | 68.49 | 13 | 93446 | 1613 |  | Y | 42 | 35 | [7 empty] | 박용우 | 2 | [6 empty] | 106.5 | 12-5 | 0 | 254.69 | A |  | 1605 | 1 | 0.3 | 1562 | 1.13 | 69 | 34 | 293 | 4:53 | 14 | 15 | 0 | 15 |  | 34.73 | 0 | 0 | N2 | 2022-03-02 06:34 | 2022-03-02 06:50 | 16 | 2022-03-02 06:25 | 25 |  |  |  |  | N | [8 empty] | 4 | 0 | 10.03 | [23 empty] | 0 | 0 | A | [9 empty] | 0 | 0 | 144 | 0 | 0 | 203 | 0 | 1461 | 0 | 204 | 0 | 0 | 201 | 21
2022-03-02 | A69968 | 1 | 고탄소 | STB2 |  | Al 탈산 | B | 31 | 15 | 0 | 77.77 | B | B | B |  | 1 | 1 |  | 1520 | 1539 | 4700 |  |  | 4700 | 46.29 | 12 | 101532 | 1557 |  | Y | 41 | 29 | [7 empty] | 김형철 | 2 |  | Y |  |  |  |  | 154.6 |  | 238.64 | 0 | A |  | 1557 | 3 | 0.27 | 1512 | 1.25 | 56 | 22 | 265 | 4:25 | 25 | 25 | 39 | 0 |  | 0 |  | 600 | AR | 2022-03-02 07:31 | 2022-03-02 07:57 | 26 | 2022-03-02 07:29 | 28 |  |  |  |  | Y |  |  |  | Y | [5 empty] | 116.82 | 27.62 | [20 empty] | 1.151 |  |  | 6.83 | 0 | A | [9 empty] | 0 | 27 | 270 | 0 | 0 | 125 | 0 | 455 | 0 | 399 | 0 | 0 | 0 | 111
2022-03-02 | B69350 | 2 | 중탄소 | SM45CB |  | Si 탈산 | B | 6 | 60 | 51300 | 76.33 | B | B |  | B | 1 |  | 1 | 1540 | 1596 | 4200 |  |  | 4200 | 27.25 | 20 | 154136 | 1600 |  | Y | 35 | 27 |  |  | B69347 | 05 |  |  |  | 임승우 | 2 |  |  | Y |  | N |  | 98.3 | 11-10 | 2.34 | 85.1 | A |  | 1597 | 1 | 0.21 | 1555 | 1.27 | 62 | 25 | 295 | 4:55 | 14 | 14 | 0 | 16 |  | 14.95 | 0 | 0 | N2 | 2022-03-02 07:40 | 2022-03-02 07:55 | 15 | 2022-03-02 07:31 | 24 |  |  |  |  | N | [8 empty] | 4 | 0 | 4.91 | [23 empty] | 0 | 0 | A | [9 empty] | 0 | 0 | 228 | 23 | 0 | 186 | 0 | 846 | 0 | 0 | 0 | 0 | 107 | 6
2022-03-02 | A69969 | 1 | 고탄소 | STB2 |  | Al 탈산 | B | 18 | 26 | 52200 | 77.07 | B | B | B |  | 1 | 1 |  | 1520 | 1538 | 5000 |  |  | 5000 | 49.25 | 12 | 101532 | 1560 |  | Y | 41 | 34 | [7 empty] | 김형철 | 2 |  | Y |  |  |  |  | 102.1 | 13-1 | 281.67 | 0 | A |  | 1560 | 3 | 0.28 | 1513 | 1.34 | 57 | 22 | 256 | 4:16 | 25 | 25 | 40 | 0 |  | 0 |  | 600 | AR | 2022-03-02 08:32 | 2022-03-02 08:58 | 26 | 2022-03-02 08:30 | 28 |  |  |  |  | Y |  |  |  | Y | [5 empty] | 117.19 | 22.92 | [20 empty] | 1.034 |  |  | 0.14 | 0 | A | [9 empty] | 0 | 33 | 323 | 0 | 0 | 127 | 0 | 497 | 0 | 398 | 0 | 0 | 0 | 97
2022-03-02 | B69351 | 2 | 중탄소 | SM45CM3 |  | Al 탈산 | B | 30 | 71 | 50800 | 76.83 | B | B |  | B | 1 |  | 1 | 1540 | 1625 | 3900 |  |  | 3900 | 95.91 | 6 | 40662 | 1612 |  | Y | 33 | 27 |  |  | B69349 | 05 |  |  |  | 임승우 | 2 |  | Y |  |  |  |  | 100.2 | 11-10 | 0 | 190.22 | A |  | 1610 | 1 | 0.27 | 1548 | 1.71 | 57 | 22 | 313 | 5:13 | 15 | 16 | 0 | 17 | 20 | 28.24 | 0 | 0 | N2 | 2022-03-02 08:47 | 2022-03-02 09:09 | 23 | 2022-03-02 08:36 | 33 |  |  |  |  | N | [8 empty] | 4 | 0 | 8.03 | [23 empty] | 0.14 | 0.14 | B | [9 empty] | 32 | 0 | 234 | 94 | 0 | 238 | 0 | 1190 | 0 | 208 | 0 | 0 | 129 | 28
2022-03-02 | A69970 | 1 | 고탄소 | STB2 |  | Al 탈산 | B | 19 | 30 | 53200 | 87.95 | B | B | B |  | 1 | 1 |  | 1520 | 1533 | 5300 |  |  | 5300 | 52.2 | 12 | 101532 | 1554 |  | Y | 41 | 32 | [7 empty] | 김형철 | 2 |  | Y |  |  |  |  | 106.8 | 13-6 | 200.75 | 0 | A |  | 1554 | 3 | 0.27 | 1554 | 0 | 98 | 26 | 280 | 4:40 | 25 | 25 | 41 | 0 |  | 0 |  | 600 | AR | 2022-03-02 09:44 | 2022-03-02 10:02 | 19 | 2022-03-02 09:42 | 21 |  |  |  |  | Y |  |  |  | Y | [5 empty] | 120.04 | 74.26 | [20 empty] | 0.932 |  |  | 0.01 | 0 | A | [9 empty] | 0 | 49 | 271 | 0 | 0 | 128 | 0 | 651 | 0 | 399 | 0 | 0 | 30 | 68
2022-03-02 | B69352 | 2 | 중탄소 | SM45CM3 |  | Al 탈산 | B | 38 | 81 | 47650 | 87.68 | B | B |  | B | 1 |  | 1 | 1540 | 1543 | 6500 |  |  | 6500 | 68.15 | 12 | 95382 | 1611 |  | Y | 40 | 36 |  |  | B69349 | 05 |  |  |  | 임승우 | 2 |  | Y |  |  | Y |  | 107.55 | 12-5 | 0 | 163.9 | A |  | 1612 | 1 | 0.31 | 1555 | 1.54 | 64 | 28 | 306 | 5:06 | 15 | 15 | 0 | 18 |  | 33.42 | 0 | 0 | N2 | 2022-03-02 10:00 | 2022-03-02 10:17 | 16 | 2022-03-02 09:48 | 29 |  |  |  |  | N | [7 empty] | 4 | 4.5 | 0 | 9.65 | [23 empty] | 0.47 | 0.47 | A | [9 empty] | 42 | 0 | 202 | 71 | 0 | 192 | 0 | 794 | 0 | 0 | 0 | 0 | 94 | 13
2022-03-02 | A69971 | 1 | 고탄소 | STB2 | TUNDISH교체전 | Al 탈산 | B | 11 | 20 | 52800 | 80.5 | B | B | B |  | 1 | 1 |  | 1520 | 1541 | 5300 |  |  | 5300 | 62.07 | 11 | 85387 | 1556 |  | Y | 41 | 32 | [7 empty] | 김형철 | 2 |  | Y |  |  |  |  | 103.1 | 13-4 | 258.25 | 0 | A |  | 1556 | 3 | 0.25 | 1526 | 0.79 | 70 | 32 | 267 | 4:27 | 25 | 25 | 42 | 0 |  | 0 |  | 600 | AR | 2022-03-02 10:40 | 2022-03-02 11:06 | 27 | 2022-03-02 10:38 | 29 |  |  |  |  | Y |  |  |  | Y | [5 empty] | 118.29 | 41.22 | [20 empty] | 1.038 |  |  | 1.12 | 0 | A | [9 empty] | 0 | 35 | 289 | 0 | 0 | 124 | 0 | 694 | 0 | 544 | 0 | 0 | 30 | 73
2022-03-02 | B69353 | 2 | 중탄소 | SM45CM3 |  | Al 탈산 | B | 35 | 79 | 49850 | 76.38 | B | B |  | B | 1 |  | 1 | 1540 | 1586 | 4500 |  |  | 4500 | 45.71 | 14 | 98454 | 1621 |  | Y | 36 | 27 |  |  | B69350 | 05 |  |  |  | 임승우 | 2 |  |  | Y |  |  |  | 102.05 | 12-1 | 0 | 83.65 | A |  | 1610 | 1 | 0.19 | 1558 | 1.52 | 67 | 27 | 313 | 5:13 | 15 | 15 | 0 | 19 |  | 42.3 | 0 | 0 | N2 | 2022-03-02 10:51 | 2022-03-02 11:26 | 35 | 2022-03-02 10:41 | 45 |  |  |  |  | N | [7 empty] | 4 | 4 | 0 | 10.97 | [23 empty] | 0.52 | 0.52 | B | [9 empty] | 49 | 0 | 240 | 79 | 0 | 119 | 0 | 96 | 0 | 0 | 0 | 0 | 100 | 38
2022-03-02 | A69972 | 1 | 고탄소 | STB2 | TUNDISH교체 | Al 탈산 | B | 31 | 16 | 53800 | 84 | B | B | B |  | 1 | 1 |  | 1520 | 1546 | 6300 |  |  | 6300 | 74.46 | 10 | 84610 | 1594 |  | Y | 42 | 37 | [7 empty] | 김형철 | 2 |  | Y |  |  |  |  | 104.8 | 13-7 | 145.35 | 0 | A |  | 1593 | 3 | 0.27 | 1547 | 1.1 | 91 | 36 | 279 | 4:39 | 25 | 25 | 43 | 0 |  | 0 |  | 600 | AR | 2022-03-02 11:53 | 2022-03-02 12:34 | 41 | 2022-03-02 11:52 | 42 |  |  |  |  | Y |  |  |  | Y | [5 empty] | 118.94 | 57.49 | [19 empty] | 1.72 |  |  |  | 33.91 | 0 | A | [9 empty] | 0 | 28 | 290 | 0 | 0 | 128 | 0 | 869 | 0 | 644 | 0 | 0 | 37 | 64 |  |  |  |  | 1
2022-03-02 | B69354 | 2 | 중탄소 | SM45CM3 |  | Al 탈산 | B | 6 | 61 | 0 | 88.37 | B | B |  | B | 1 |  | 1 | 1540 | 1565 | 5500 |  |  | 5500 | 58.89 | 14 | 93388 | 1622 |  | Y | 41 | 32 |  |  | B69351 | 05 |  |  |  | 임승우 | 2 |  |  | Y |  | Y |  | 151.2 |  | 0 | 134.28 | A |  | 1608 | 1 | 0.13 | 1550 | 1.5 | 59 | 21 | 274 | 4:34 | 15 | 16 | 0 | 20 |  | 28.45 | 0 | 0 | N2 | 2022-03-02 12:07 | 2022-03-02 12:35 | 28 | 2022-03-02 11:54 | 42 |  |  |  |  | N | [7 empty] | 7 | 4.4 | 0 | 7.98 | [23 empty] | 1.05 | 1.05 | A | [9 empty] | 0 | 0 | 255 | 10 | 0 | 197 | 0 | 989 | 0 | 209 | 0 | 0 | 165 | 16
2022-03-02 | A69973 | 1 | 고탄소 | STB2 |  | Al 탈산 | B | 18 | 27 | 52300 | 92.53 | B | B | B |  | 1 | 1 |  | 1520 | 1536 | 5500 |  |  | 5500 | 54.17 | 12 | 101532 | 1564 |  | Y | 42 | 35 | [7 empty] | 김형철 | 2 |  | Y |  |  |  |  | 103.35 | 13-3 | 248.67 | 0 | A |  | 1564 | 3 | 0.27 | 1517 | 0.96 | 61 | 26 | 481 | 8:01 | 25 | 25 | 44 | 0 |  | 0 |  | 600 | AR | 2022-03-02 13:05 | 2022-03-02 13:37 | 32 | 2022-03-02 13:03 | 34 |  |  |  |  | Y |  |  |  | Y | [5 empty] | 132.38 | 78.53 | [20 empty] | 1.34 |  |  | 0.24 | 0 | A | [9 empty] | 0 | 46 | 318 | 0 | 0 | 130 | 0 | 608 | 0 | 464 | 0 | 0 | 0 | 68
2022-03-02 | B69355 | 2 | 중탄소 | SM45CM3 |  | Al 탈산 | B | 38 | 82 | 51050 | 92.78 | B | B |  | B | 1 |  | 1 | 1540 | 1556 | 6300 |  |  | 6300 | 67.41 | 16 | 93454 | 1607 |  | Y | 53 | 33 | 교반가스 안나와서 래들교체 38번 |  | B69352 | 05 |  |  |  | 임승우 | 2 |  | Y |  |  |  |  | 96.25 | 11-5 | 0 | 78.8 | A |  | 1604 | 1 | 0.22 | 1553 | 1.57 | 62 | 28 | 277 | 4:37 | 15 | 15 | 0 | 21 |  | 26.94 | 0 | 0 | N2 | 2022-03-02 13:29 | 2022-03-02 13:40 | 11 | 2022-03-02 13:18 | 21 | [12 empty] | 3 |  | 0 | 7.21 | [23 empty] | 0.27 | 0.27 | A | [9 empty] | 47 | 0 | 241 | 72 | 0 | 217 | 0 | 797 | 0 | 0 | 0 | 0 | 94 | 17
2022-03-02 | A69974 | 1 | 고탄소 | STB2 |  | Al 탈산 | B | 19 | 31 | 52800 | 93.72 | B | B | C |  | 1 | 1 |  | 1520 | 1535 | 5200 |  |  | 5200 | 61.46 | 10 | 84610 | 1562 |  | Y | 42 | 31 | [7 empty] | 김형철 | 2 |  | Y |  |  |  |  | 100 | 12-8 | 225.85 | 0 | A |  | 1555 | 3 | 0.27 | 1514 | 0.82 | 58 | 24 | 269 | 4:29 | 25 | 26 | 45 | 0 |  | 0 |  | 500 | AR | 2022-03-02 14:11 | 2022-03-02 14:44 | 33 | 2022-03-02 14:09 | 35 |  |  |  |  | Y |  |  |  | Y | [5 empty] | 112.11 | 95.55 | [20 empty] | 1.2 |  |  | 0.02 | 0 | A | [9 empty] | 0 | 48 | 269 | 0 | 0 | 126 | 0 | 608 | 0 | 461 | 0 | 0 | 0 | 45
2022-03-02 | B69356 | 2 | 중탄소 | SM45CM3 | 잔강최소화전 | Al 탈산 | B | 30 | 73 | 51000 | 77.85 | B | B |  | C | 1 |  | 1 | 1540 | 1589 | 5100 |  |  | 5100 | 66.15 | 10 | 77103 | 1611 |  | Y | 35 | 31 |  |  | B69353 | 05 |  |  |  | 임승우 | 2 |  | Y |  |  | Y |  | 104.2 | 12-4 | 0 | 161.46 | A |  | 1609 | 1 | 0.14 | 1559 | 1.52 | 68 | 24 | 283 | 4:43 | 15 | 16 | 0 | 22 |  | 14.58 | 0 | 0 | N2 | 2022-03-02 14:24 | 2022-03-02 14:45 | 21 | 2022-03-02 14:13 | 32 | [12 empty] | 2 |  | 0 | 4.82 | [23 empty] | 0.24 | 0.24 | A | [9 empty] | 11 | 0 | 251 | 41 | 0 | 165 | 0 | 1019 | 0 | 203 | 0 | 0 | 84 | 30
2022-03-02 | A69975 | 1 | 고탄소 | SP-STB2 | 유사강종연연주 | Al 탈산 | B | 11 | 21 | 53200 | 78.43 | B | C | C |  | 1 | 1 |  | 1520 | 1567 | 5100 |  |  | 5100 | 50.23 | 12 | 101532 | 1557 |  | Y | 41 | 33 | [7 empty] | 김형철 | 2 |  | Y |  |  |  |  | 106.15 | 13-7 | 208.7 | 0 | A |  | 1552 | 3 | 0.27 | 1516 | 0.97 | 61 | 23 | 291 | 4:51 | 25 | 25 | 46 | 0 |  | 0 |  | 500 | AR | 2022-03-02 15:15 | 2022-03-02 15:42 | 27 | 2022-03-02 15:15 | 28 |  |  |  |  | Y |  |  |  | Y | [5 empty] | 103.91 | 35.12 | [20 empty] | 1.3 |  |  | 1.34 | 0 | A |  |  | 9.631 | 25.068 | 51.036 | 0.228 | 5.299 | 2.035 | 1468.51 | 0 | 20 | 427 | 0 | 0 | 125 | 0 | 753 | 0 | 698 | 0 | 0 | 96 | 44 |  |  |  | 0
2022-03-02 | B69357 | 2 | 중탄소 | AE15B35C | 잔강최소화 | Si 탈산 | B | 35 | 80 | 49750 | 94.92 | C | C |  | C | 1 |  | 1 | 1540 | 1532 | 8400 |  |  | 8400 | 89.69 | 12 | 93652 | 1633 | 358 | Y | 52 | 42 |  |  | B69354 | 05 |  |  |  | 추창도 | 2 |  | Y |  |  | Y |  | 107.85 | 12-6 | 218.43 | 0 | A |  | 1628 | 1 | 0.14 | 1574 | 1.46 | 76 | 25 | 265 | 4:25 | 15 | 16 | 0 | 23 |  | 14.25 | 0 | 0 | AR | 2022-03-02 15:41 | 2022-03-02 16:08 | 28 | 2022-03-02 15:32 | 36 |  |  |  |  | N | [7 empty] | 2 | 4 | 5.45 | 0 | [23 empty] | 0.11 | 0.11 | A | [9 empty] | 493 | 0 | 402 | 101 | 0 | 221 | 0 | 812 | 0 | 563 | 0 | 0 | 52 | 33 |  |  | 4
2022-03-02 | A69976 | 1 | 고탄소 | SP-STB2 |  | Al 탈산 | B | 31 | 17 | 53300 | 83.8 | C | C | C |  | 1 | 1 |  | 1520 | 1549 | 5700 |  |  | 5700 | 56.14 | 12 | 101532 | 1566 |  | Y | 40 | 34 | [7 empty] | 이호남 | 2 |  | Y |  |  |  |  | 104.05 | 13-6 | 158.1 | 0 | A |  | 1556 | 3 | 0.27 | 1522 | 0.79 | 67 | 29 | 310 | 5:10 | 25 | 25 | 47 | 0 |  | 0 |  | 600 | AR | 2022-03-02 16:23 | 2022-03-02 16:49 | 26 | 2022-03-02 16:22 | 27 |  |  |  |  | Y |  |  |  | Y | [5 empty] | 118.94 | 61.39 | [20 empty] | 1.21 |  |  | 2.75 | 0 | A |  |  | 10.772 | 23.13 | 52.662 | 0.203 | 4.888 | 2.276 | 1550.01 | 0 | 0 | 215 | 0 | 0 | 130 | 0 | 1157 | 0 | 850 | 0 | 0 | 170 | 9 |  |  |  | 0
2022-03-02 | B69358 | 2 | 중탄소 | AE15B35C |  | Si 탈산 | B | 6 | 62 | 51300 | 86.07 | C | C |  | C | 1 |  | 1 | 1540 | 1531 | 8000 |  |  | 8000 | 79.04 | 16 | 101217 | 1628 |  | Y | 43 | 39 |  |  | B69355 | 05 |  |  |  | 추창도 | 2 |  |  |  |  | Y |  | 111.9 | 13-3 | 185.1 | 0 | A |  | 1626 | 1 | 0.12 | 1570 | 1.55 | 72 | 29 | 269 | 4:29 | 15 | 16 | 0 | 24 |  | 15.85 | 0 | 0 | AR | 2022-03-02 16:48 | 2022-03-02 17:19 | 31 | 2022-03-02 16:39 | 40 | [14 empty] | 5.59 | 0 | [23 empty] | 0.2 | 0.2 | A | [9 empty] | 572 | 0 | 614 | 0 | 0 | 242 | 0 | 508 | 0 | 259 | 0 | 0 | 69 | 30
2022-03-02 | A69977 | 1 | 고탄소 | SP-STB2 |  | Al 탈산 | B | 18 | 28 | 52800 | 79.6 | C | C | C |  | 1 | 1 |  | 1520 | 1545 | 5800 |  |  | 5800 | 57.12 | 12 | 101532 | 1563 |  | Y | 42 | 35 | [7 empty] | 이호남 | 2 |  | Y |  |  |  |  | 100.2 | 12-9 | 223.34 | 0 | A |  | 1562 | 3 | 0.27 | 1520 | 1.14 | 65 | 30 | 274 | 4:34 | 25 | 25 | 48 | 0 |  | 0 |  | 600 | AR | 2022-03-02 17:32 | 2022-03-02 17:52 | 20 | 2022-03-02 17:31 | 21 |  |  |  |  | Y |  |  |  | Y | [5 empty] | 116.24 | 33.69 | [20 empty] | 1.14 |  |  | 4.16 | 0 | A |  |  | 10.36 | 23.963 | 51.911 | 0.328 | 5.01 | 2.166 | 1493.73 | 0 | 39 | 274 | 0 | 0 | 125 | 0 | 948 | 0 | 706 | 0 | 0 | 182 | 69 |  |  |  | 0
2022-03-02 | B69359 | 2 | 중탄소 | AE15B35C |  | Si 탈산 | B | 38 | 83 | 47000 | 88.78 | C | C |  | C | 1 |  | 1 | 1540 | 1564 | 6400 |  |  | 6400 | 61.8 | 18 | 103566 | 1632 |  | Y | 38 | 32 | [7 empty] | 추창도 | 2 |  |  |  |  | Y |  | 108.8 | 12-6 | 159.2 | 0 | A |  | 1625 | 1 | 0.16 | 1571 | 1.43 | 73 | 30 | 182 | 3:02 | 15 | 16 | 0 | 25 |  | 12.68 | 0 | 0 | AR | 2022-03-02 18:01 | 2022-03-02 18:30 | 29 | 2022-03-02 17:45 | 45 | [14 empty] | 4.17 | 0 | [23 empty] | 0.41 | 0.41 | A | [9 empty] | 484 | 0 | 517 | 71 | 0 | 248 | 0 | 708 | 0 | 361 | 0 | 0 | 54 | 29 |  |  | 6
2022-03-02 | A69978 | 1 | 고탄소 | SP-STB2 |  | Al 탈산 | B | 19 | 32 | 53000 | 76.13 | C | C | C |  | 1 | 1 |  | 1520 | 1555 | 5100 |  |  | 5100 | 60.28 | 10 | 84610 | 1566 |  | Y | 35 | 51 | [7 empty] | 이호남 | 2 | [6 empty] | 100.7 | 12-9 | 39.07 | 0 | A |  | 1558 | 3 | 0.27 | 1522 | 0.88 | 67 | 31 | 314 | 5:14 | 25 | 25 | 49 | 0 |  | 0 |  | 700 | AR | 2022-03-02 18:36 | 2022-03-02 18:55 | 18 | 2022-03-02 18:36 | 19 |  |  |  |  | Y |  |  |  | Y | [5 empty] | 131.53 | 50.04 | [20 empty] | 0.95 |  |  | 5.8 | 0 | A |  |  | 9.561 | 25.075 | 51.261 | 0.176 | 5.361 | 2.044 | 1468.51 | 0 | 0 | 318 | 14 | 0 | 128 | 0 | 749 | 0 | 551 | 0 | 0 | 96 | 36 |  |  |  | 0
2022-03-02 | B69360 | 2 | 중탄소 | AE15B35C |  | Si 탈산 | B | 30 | 74 | 50650 | 96.08 | C | C |  | C | 1 |  | 1 | 1540 | 1584 | 5500 |  |  | 5500 | 49.75 | 19 | 110561 | 1634 |  | Y | 35 | 31 | [7 empty] | 추창도 | [5 empty] | Y |  | 104.15 | 12-3 | 230.74 | 0 | A |  | 1626 | 1 | 0.17 | 1568 | 1.24 | 70 | 25 | 497 | 8:17 | 15 | 15 | 0 | 26 |  | 14.65 | 0 | 0 | AR | 2022-03-02 19:09 | 2022-03-02 19:38 | 29 | 2022-03-02 18:49 | 49 |  |  |  |  | N | [7 empty] | 13 | 4.2 | 7.03 | 0 | [23 empty] | 0.86 | 0.86 | A | [9 empty] | 495 | 0 | 540 | 32 | 0 | 261 | 0 | 505 | 0 | 256 | 0 | 0 | 55 | 36 |  |  | 6
2022-03-02 | A69979 | 1 | 고탄소 | SP-STB2 |  | Al 탈산 | B | 11 | 22 | 52600 | 78.43 | C | C | C |  | 1 | 1 |  | 1520 | 1550 | 5600 |  |  | 5600 | 55.16 | 12 | 101532 | 1557 |  | Y | 44 | 36 | [7 empty] | 이호남 | 2 |  | Y | [6 empty] | 137.13 | 0 | A |  | 1549 | 3 | 0.26 | 1516 | 0.97 | 61 | 30 | 261 | 4:21 | 25 | 25 | 50 | 0 |  | 0 |  | 500 | AR | 2022-03-02 19:44 | 2022-03-02 19:56 | 12 | 2022-03-02 19:43 | 13 |  |  |  |  | Y |  |  |  | Y | [5 empty] | 105.16 | 22.07 | [20 empty] | 1.2 |  |  | 7.79 | 0 | A |  |  | 11.806 | 22.071 | 52.342 | 0.185 | 4.433 | 2.371 | 1547.04 | 0 | 22 | 231 | 14 | 0 | 128 | 0 | 1101 | 0 | 775 | 0 | 0 | 181 | 49 |  |  |  | 0
2022-03-02 | B69361 | 2 | 중탄소 | AE15B35C |  | Si 탈산 | B | 35 | 81 | 49600 | 93.8 | C | C |  | C | 1 |  | 1 | 1540 | 1563 | 6500 |  |  | 6500 | 66.06 | 12 | 98400 | 1635 |  | Y | 40 | 34 | [7 empty] | 추창도 | 2 |  |  |  |  | Y |  | 103.3 | 12-1 | 181.61 | 0 | A |  | 1627 | 1 | 0.21 | 1574 | 1.24 | 76 | 34 | 253 | 4:13 | 15 | 15 | 0 | 27 |  | 18.03 | 0 | 0 | AR | 2022-03-02 20:09 | 2022-03-02 20:44 | 35 | 2022-03-02 19:51 | 53 |  |  |  |  | N | [7 empty] | 12 | 4.5 | 5.58 | 0 | [23 empty] | 0.55 | 0.55 | A | [9 empty] | 523 | 0 | 446 | 0 | 0 | 285 | 0 | 608 | 0 | 363 | 0 | 0 | 51 | 44 |  |  | 6
2022-03-02 | A69980 | 1 | 고탄소 | SP-STB2 |  | Al 탈산 | B | 31 | 18 | 53400 | 87.37 | C | C | C |  | 1 | 1 |  | 1520 | 1560 | 5200 |  |  | 5200 | 51.22 | 12 | 101532 | 1568 |  | Y | 41 | 30 | [7 empty] | 이호남 | 2 | [6 empty] | 103.4 | 13-5 | 100.3 | 0 | A |  | 1558 | 3 | 0.26 | 1517 | 0.91 | 62 | 31 | 702 | 11:42 | 25 | 25 | 51 | 0 |  | 0 |  | 600 | AR | 2022-03-02 20:54 | 2022-03-02 21:03 | 9 | 2022-03-02 20:52 | 11 |  |  |  |  | Y |  |  |  | Y | [5 empty] | 246.59 | 76.96 | [20 empty] | 1.05 |  |  | 0 | 0 | A |  |  | 10.963 | 22.465 | 52.532 | 0.181 | 4.791 | 2.338 | 1516.97 | 0 | 21 | 294 | 24 | 0 | 129 | 0 | 901 | 0 | 643 | 0 | 0 | 182 | 27 |  |  |  | 0
2022-03-02 | B69362 | 2 | 중탄소 | AE15B35C |  | Si 탈산 | B | 6 | 63 | 50200 | 85.42 | C | C |  | C | 1 |  | 1 | 1540 | 1570 | 5800 |  |  | 5800 | 59.49 | 17 | 97496 | 1634 |  | Y | 36 | 30 | [7 empty] | 추창도 | 2 |  |  |  |  | Y |  | 102.2 | 12-4 | 158.09 | 0 | A |  | 1626 | 1 | 0.17 | 1566 | 1.38 | 68 | 32 | 51 | 0:51 | 15 | 15 | 0 | 28 |  | 13.92 | 0 | 0 | AR | 2022-03-02 21:16 | 2022-03-02 21:48 | 33 | 2022-03-02 20:59 | 49 |  |  |  |  | N | [7 empty] | 11 | 4.5 | 4.69 | 0 | [23 empty] | 0.56 | 0.56 | A | [9 empty] | 498 | 0 | 515 | 0 | 0 | 287 | 0 | 604 | 0 | 415 | 0 | 0 | 49 | 16 |  |  | 6
2022-03-02 | A69981 | 1 | 고탄소 | SP-STB2 |  | Al 탈산 | B | 18 | 29 | 52600 | 79.17 | C | C | C |  | 1 | 1 |  | 1520 | 1522 | 5900 |  |  | 5900 | 69.73 | 10 | 84610 | 1560 |  | Y | 42 | 34 | [15 empty] | 100 | 12-8 | 169.01 | 0 | A |  | 1560 | 3 | 0.3 | 1523 | 1 | 68 | 24 | 274 | 4:34 | 25 | 25 | 52 | 0 |  | 0 |  | 700 | AR | 2022-03-02 21:49 | 2022-03-02 22:08 | 18 | 2022-03-02 21:48 | 19 |  |  |  |  | Y |  |  |  | Y | [5 empty] | 127.61 | 31.14 | [20 empty] | 1.06 |  |  | 2.98 | 0 | A |  |  | 9.285 | 24.558 | 52.854 | 0.167 | 5.692 | 2.152 | 1596.77 | 0 | 23 | 255 | 34 | 0 | 128 | 0 | 899 | 0 | 625 | 0 | 0 | 96 | 39 |  |  |  | 0
2022-03-02 | B69363 | 2 | 중탄소 | AE15B35C |  | Si 탈산 | B | 21 | 66 | 49000 | 91.2 | C | C |  | A | 1 |  | 1 | 1540 | 1590 | 6600 |  |  | 6600 | 69.56 | 17 | 94877 | 1640 |  | Y | 42 | 37 | [7 empty] | 문성민 | 2 |  |  |  |  | Y |  | 99.3 | 11-10 | 192.58 | 0 | A |  | 1631 | 1 | 0.16 | 1579 | 1.29 | 81 | 27 | 216 | 3:36 | 15 | 15 | 0 | 29 |  | 12.56 | 0 | 0 | AR | 2022-03-02 22:25 | 2022-03-02 22:55 | 30 | 2022-03-02 22:13 | 42 |  |  |  |  | N | [7 empty] | 2 | 5 | 4.46 | 0 | 중보수 래들 | [19 empty] | 1.56 |  |  | 0.12 | 0.12 | A | [9 empty] | 550 | 0 | 489 | 50 | 0 | 320 | 0 | 697 | 0 | 461 | 0 | 0 | 52 | 47 |  |  | 6
2022-03-02 | A69982 | 1 | 고탄소 | STB2 | 유사강종연연주 | Al 탈산 | B | 19 | 33 | 53000 | 76.22 | C | A | A |  | 1 | 1 |  | 1520 | 1533 | 5500 |  |  | 5500 | 65 | 10 | 84610 | 1571 |  | Y | 41 | 30 | [15 empty] | 95.3 | 12-3 | 195.83 | 0 | A |  | 1571 | 3 | 0.3 | 1531 | 1.18 | 75 | 33 | 295 | 4:55 | 25 | 25 | 53 | 0 |  | 0 |  | 700 | AR | 2022-03-02 22:47 | 2022-03-02 23:16 | 29 | 2022-03-02 22:45 | 31 |  |  |  |  | Y |  |  |  | Y | [5 empty] | 134.13 | 16.44 | [20 empty] | 1.121 |  |  | 4.18 | 0 | B | [9 empty] | 0 | 0 | 197 | 0 | 0 | 0 | 0 | 254 | 0 | 953 | 0 | 0 | 139 | 0
2022-03-02 | B69364 | 2 | 중탄소 | AE15B35C | TUNDISH교체전 | Si 탈산 | B | 30 | 75 | 50750 | 54.1 | C | A |  | A | 2 |  | 1 | 1540 | 1563 | 3100 | 6000 |  | 9100 | 92.01 | 17 | 98901 | 1580 |  | Y | 18 | 15 |  | Y | [5 empty] | 임현진 | 2 | [6 empty] | 95.05 | 11-5 | 80.89 | 0 | A |  | 1599 | 1 | 0.14 | 1556 | 1.54 | 58 | 26 | 191 | 3:11 | 15 | 15 | 0 | 30 |  | 11.6 | 0 | 0 | AR | 2022-03-03 00:01 | 2022-03-03 00:15 | 14 | 2022-03-02 23:53 | 22 |  |  |  |  | N | [7 empty] | 2 | 5 | 3.28 | 0 | [23 empty] | 0.16 | 0.16 | B | [9 empty] | 627 | 0 | 993 | 0 | 0 | 338 | 0 | 872 | 0 | 251 | 0 | 0 | 149 | 28 |  |  | 6
2022-03-02 | A69983 | 1 | 고탄소 | STB2 |  | Al 탈산 | B | 11 | 23 | 52800 | 89.47 | A | A | A |  | 1 | 1 |  | 1520 | 1532 | 6900 |  |  | 6900 | 67.96 | 12 | 101532 | 1543 |  | Y | 45 | 40 |  |  | A69980 |  |  |  |  | 조관훈 | 2 | [6 empty] | 112.7 | 14-4 | 210.14 | 0 | A |  | 1543 | 3 | 0.3 | 1519 | 0.55 | 63 | 32 | 342 | 5:42 | 25 | 25 | 54 | 0 |  | 0 |  | 700 | AR | 2022-03-03 00:14 | 2022-03-03 00:22 | 8 | 2022-03-03 00:13 | 9 |  |  |  |  | Y |  |  |  | Y | [5 empty] | 136.11 | 62.75 | [20 empty] | 1.037 |  |  | 5.99 | 0 | A | [9 empty] | 0 | 0 | 310 | 0 | 0 | 128 | 0 | 997 | 0 | 641 | 0 | 0 | 234 | 63
2022-03-02 | B69365 | 2 | 중탄소 | AE15B36C2 | TUNDISH교체 | Si 탈산 | B | 35 | 82 | 49450 | 96.38 | A | A |  | A | 2 |  | 1 | 1540 | 1532 | 7700 | 0 |  | 7700 | 79.81 | 17 | 96475 | 1648 |  | Y | 46 | 39 |  | Y | [5 empty] | 임현진 | 2 |  |  |  |  | Y |  | 103.25 | 12-1 | 198.91 | 0 | A |  | 1656 | 1 | 0.2 | 1585 | 1.61 | 87 | 40 | 428 | 7:08 | 15 | 20 | 0 | 31 |  | 13.41 | 0 | 0 | AR | 2022-03-03 01:03 | 2022-03-03 01:42 | 40 | 2022-03-03 00:50 | 52 |  |  |  |  | N | [7 empty] | 4 | 4.5 | 4.82 | 0 | [19 empty] | 1.93 |  |  |  | 0.46 | 0.46 | B | [9 empty] | 164 | 0 | 404 | 50 | 0 | 163 | 0 | 1004 | 0 | 457 | 0 | 0 | 132 | 0 |  |  | 6 |  | 1
2022-03-02 | A69984 | 1 | 고탄소 | STB2 |  | Al 탈산 | B | 31 | 19 | 52500 | 80.52 | A | A | A |  | 1 | 1 |  | 1520 | 1557 | 5900 |  |  | 5900 | 58.11 | 12 | 101532 | 1557 |  | Y | 44 | 35 |  |  | A69981 |  |  |  |  | 조관훈 | 2 |  |  | Y |  |  |  | 111.6 | 14-3 | 215.96 | 0 | A |  | 1557 | 3 | 0.31 | 1527 | 0.86 | 71 | 33 | 278 | 4:38 | 25 | 25 | 55 | 0 |  | 0 |  | 700 | AR | 2022-03-03 01:12 | 2022-03-03 01:35 | 23 | 2022-03-03 01:10 | 25 |  |  |  |  | Y |  |  |  | Y | [5 empty] | 130.56 | 21.85 | [20 empty] | 0.757 |  |  | 0.02 | 0 | A | [9 empty] | 0 | 0 | 323 | 0 | 0 | 128 | 0 | 794 | 0 | 542 | 0 | 0 | 209 | 29
2022-03-02 | B69366 | 2 | 중탄소 | AE15B36C2 |  | Si 탈산 | B | 6 | 64 | 50800 | 86.35 | A | A |  | A | 1 |  | 1 | 1540 | 1550 | 6700 |  |  | 6700 | 69.45 | 17 | 96475 | 1635 | 721 | Y | 41 | 35 | [7 empty] | 임현진 | 2 |  |  |  |  | Y |  | 102.2 | 12-4 | 202.91 | 0 | A |  | 1627 | 1 | 0.17 | 1569 | 1.58 | 71 | 27 | 210 | 3:30 | 15 | 16 | 0 | 32 |  | 11.61 | 0 | 0 | AR | 2022-03-03 01:55 | 2022-03-03 02:45 | 51 | 2022-03-03 01:41 | 65 |  |  |  |  | N | [7 empty] | 4 | 4.5 | 3.54 | 0 | [23 empty] | 0.07 | 0.07 | B | [9 empty] | 279 | 0 | 641 | 0 | 0 | 0 | 0 | 97 | 0 | 0 | 0 | 0 | 0 | 12 |  |  | 6
2022-03-02 | A69985 | 1 | 고탄소 | STB2 |  | Al 탈산 | B | 18 | 30 | 52300 | 79.48 | A | A | A |  | 1 | 1 |  | 1520 | 1535 | 5500 |  |  | 5500 | 54.17 | 12 | 101532 | 1568 |  | Y | 42 | 32 |  |  | A69982 |  |  |  |  | 조관훈 | 2 |  | Y | [6 empty] | 228.93 | 0 | A |  | 1568 | 3 | 0.3 | 1522 | 1.28 | 66 | 28 | 395 | 6:35 | 25 | 26 | 56 | 0 |  | 0 |  | 700 | AR | 2022-03-03 02:14 | 2022-03-03 02:45 | 31 | 2022-03-03 02:12 | 33 |  |  |  |  | Y |  |  |  | Y | [5 empty] | 143.59 | 14.55 | [20 empty] | 1.126 |  |  | 0.06 | 0 | A | [9 empty] | 0 | 0 | 308 | 0 | 0 | 129 | 0 | 647 | 0 | 544 | 0 | 0 | 147 | 0
2022-03-02 | B69367 | 2 | 중탄소 | AE15B36C2 |  | Si 탈산 | B | 21 | 67 | 49350 | 96.78 | A | A |  | A | 1 |  | 1 | 1540 | 1543 | 7200 |  |  | 7200 | 74.63 | 17 | 96475 | 1628 |  | Y | 50 | 39 | [7 empty] | 임현진 | 2 |  |  |  |  | Y |  | 102.95 | 12-4 | 166.29 | 0 | A |  | 1623 | 1 | 0.15 | 1570 | 1.52 | 72 | 23 | 194 | 3:14 | 15 | 16 | 0 | 33 |  | 12.64 | 0 | 0 | AR | 2022-03-03 03:08 | 2022-03-03 03:50 | 41 | 2022-03-03 02:54 | 55 |  |  |  |  | N | [7 empty] | 3 | 4.5 | 3.93 | 0 | [23 empty] | 0.24 | 0.24 | B | [9 empty] | 335 | 0 | 1155 | 50 | 0 | 0 | 0 | 596 | 0 | 201 | 0 | 0 | 52 | 16 |  |  | 6
2022-03-02 | A69986 | 1 | 고탄소 | STB2 |  | Al 탈산 | B | 19 | 34 | 53300 | 83.62 | A | A | A |  | 1 | 1 |  | 1520 | 1533 | 6500 |  |  | 6500 | 64.02 | 12 | 101532 | 1554 |  | Y | 42 | 38 |  |  | A69983 |  |  |  |  | 조관훈 | 2 |  | Y |  |  |  |  | 106.95 | 13-5 | 177.86 | 0 | A |  | 1554 | 3 | 0.31 | 1523 | 0.79 | 67 | 28 | 295 | 4:55 | 25 | 25 | 57 | 0 |  | 0 |  | 700 | AR | 2022-03-03 03:21 | 2022-03-03 03:47 | 26 | 2022-03-03 03:19 | 29 |  |  |  |  | Y |  |  |  | Y | [5 empty] | 134.67 | 42.05 | [20 empty] | 1.202 |  |  | 0.04 | 0 | B | [9 empty] | 0 | 0 | 269 | 0 | 0 | 128 | 0 | 893 | 0 | 598 | 0 | 0 | 215 | 0
2022-03-02 | B69368 | 2 | 중탄소 | AE15B36C2 |  | Si 탈산 | B | 30 | 76 | 50600 | 93.65 | A | A |  | A | 1 |  | 1 | 1540 | 1535 | 7600 |  |  | 7600 | 78.18 | 17 | 97211 | 1634 |  | Y | 43 | 38 | [7 empty] | 임현진 | 2 |  |  |  |  | Y |  | 98.5 | 11-8 | 128.64 | 0 | A |  | 1626 | 1 | 0.15 | 1565 | 1.51 | 67 | 23 | 223 | 3:43 | 15 | 16 | 0 | 34 |  | 12.76 | 0 | 0 | AR | 2022-03-03 04:17 | 2022-03-03 04:56 | 39 | 2022-03-03 04:03 | 52 |  |  |  |  | N | [7 empty] | 3 | 5 | 4.75 | 0 | [23 empty] | 0.46 | 0.46 | B | [9 empty] | 327 | 0 | 1162 | 11 | 0 | 0 | 0 | 803 | 0 | 354 | 0 | 0 | 171 | 7 |  |  | 6
2022-03-02 | A69987 | 1 | 고탄소 | STB2 |  | Al 탈산 | B | 11 | 24 | 53000 | 85.18 | A | A | A |  | 1 | 1 |  | 1520 | 1576 | 4800 |  |  | 4800 | 56.73 | 10 | 84610 | 1563 |  | Y | 42 | 28 |  |  | A69984 |  |  |  |  | 조관훈 | 2 |  |  | Y |  |  |  | 97.55 | 12-7 | 232.6 | 0 | A |  | 1563 | 3 | 0.32 | 1525 | 0.88 | 69 | 30 | 332 | 5:32 | 25 | 26 | 58 | 0 |  | 0 |  | 700 | AR | 2022-03-03 04:20 | 2022-03-03 04:53 | 34 | 2022-03-03 04:19 | 34 |  |  |  |  | Y |  |  |  | Y | [5 empty] | 3.63 | 700 | [20 empty] | 0.827 |  |  | 1.21 | 0 | A | [9 empty] | 0 | 9 | 250 | 0 | 0 | 126 | 0 | 697 | 0 | 543 | 0 | 0 | 118 | 30
2022-03-02 | B69369 | 2 | 중탄소 | AE15B36C2 |  | Si 탈산 | B | 35 | 83 | 49050 | 90.83 | A | A |  | A | 1 |  | 1 | 1540 | 1524 | 8000 |  |  | 8000 | 79.31 | 16 | 100872 | 1640 |  | Y | 44 | 39 | [7 empty] | 임현진 | 2 | [6 empty] | 100.25 | 11-8 | 134.11 | 0 | A |  | 1629 | 1 | 0.16 | 1570 | 0 | 72 | 32 | 267 | 4:27 | 15 | 16 | 0 | 35 |  | 14 | 0 | 0 | AR | 2022-03-03 05:18 | 2022-03-03 05:57 | 39 | 2022-03-03 05:04 | 53 | [12 empty] | 3 |  | 5 | 0 | [23 empty] | 0.41 | 0.41 | B | [9 empty] | 262 | 0 | 1264 | 43 | 0 | 0 | 0 | 498 | 0 | 204 | 0 | 0 | 68 | 4 |  |  | 6
2022-03-02 | A69988 | 1 | 고탄소 | STB2 |  | Al 탈산 | B | 31 | 20 | 53300 | 88.9 | A | A | A |  | 1 | 1 |  | 1520 | 1567 | 5800 |  |  | 5800 | 57.12 | 12 | 101532 | 1561 |  | Y | 49 | 34 |  |  | A69985 |  |  |  |  | 조관훈 | 2 |  |  | Y |  |  |  | 103.2 | 13-4 | 244.61 | 0 | A |  | 1561 | 3 | 0.31 | 1530 | 0.84 | 74 | 37 | 299 | 4:59 | 25 | 26 | 59 | 0 |  | 0 |  | 700 | AR | 2022-03-03 05:23 | 2022-03-03 05:53 | 30 | 2022-03-03 05:21 | 32 |  |  |  |  | Y |  |  |  | Y | [5 empty] | 136.98 | 31 | [20 empty] | 1.193 |  |  | 0.05 | 0 | B | [9 empty] | 0 | 0 | 303 | 0 | 0 | 127 | 0 | 641 | 0 | 545 | 0 | 0 | 165 | 0
2022-03-02 | B69370 | 2 | 중탄소 | AE15B36C2 | 연주종료 | Si 탈산 | B | 6 | 65 | 50250 | 101.17 | A | A |  | B | 1 |  | 1 | 1540 | 1546 | 7500 |  |  | 7500 | 79.15 | 16 | 94754 | 1637 |  | Y | 44 | 40 | [15 empty] | 106.75 | 12-8 | 185.58 | 0 | A |  | 1619 | 1 | 0.17 | 1566 | 0 | 68 | 26 | 203 | 3:23 | 15 | 16 | 0 | 36 |  | 13.5 | 0 | 0 | AR | 2022-03-03 06:36 | 2022-03-03 07:00 | 24 | 2022-03-03 06:11 | 49 |  |  |  |  | N | [7 empty] | 14 | 4 | 4.71 | 0 | [23 empty] | 0.34 | 0.34 | B | [9 empty] | 315 | 0 | 1314 | 21 | 0 | 0 | 0 | 497 | 0 | 201 | 0 | 0 | 70 | 20 |  |  | 4
2022-03-02 | A69989 | 1 | 고탄소 | STB2 |  | Al 탈산 | B | 18 | 31 | 52200 | 84.65 | A | A | B |  | 1 | 1 |  | 1520 | 1577 | 5400 |  |  | 5400 | 53.19 | 12 | 101532 | 1567 |  | Y | 45 | 31 |  |  | A69986 |  |  |  |  | 조관훈 | 2 |  |  | Y |  |  |  | 103.55 | 13-2 | 261.27 | 0 | A |  | 1567 | 3 | 0.29 | 1532 | 0.9 | 76 | 35 | 290 | 4:50 | 25 | 25 | 60 | 0 |  | 0 |  | 650 | AR | 2022-03-03 06:24 | 2022-03-03 06:59 | 35 | 2022-03-03 06:22 | 36 |  |  |  |  | Y |  |  |  | Y | [5 empty] | 125.31 | 41.35 | [20 empty] | 0.781 |  |  | 2.19 | 0 | A | [9 empty] | 0 | 0 | 292 | 0 | 0 | 126 | 0 | 646 | 0 | 551 | 0 | 0 | 146 | 0
2022-03-03 | B69371 | 2 | 중탄소 | SCM440I |  | Al 탈산 | I | 21 | 68 | 49100 | 95.23 | B | B |  | B | 1 |  | 1 | 1560 | 1583 | 7100 |  |  | 7100 | 76.18 | 4 | 93200 | 1643 |  | INGOT | 47 | 41 | [7 empty] | 임승우 | 0 |  |  |  |  | Y |  | 102.8 | 12-3 | 201.01 | 0 | A |  | 1634 | 1 | 0.18 | 1574 | 1.58 | 79 |  | 201 | 3:21 | 20 | 21 | 0 | 37 |  | 28.52 | 0 | 0 | AR | 2022-03-03 07:37 |  | 18 | 2022-03-03 07:27 | [5 empty] | Y | [7 empty] | 1 | 5 | 8.51 | 0 | [18 empty] | 0.9 |  |  |  |  | 0.04 | 0.04 | B | [9 empty] | 1329 | 0 | 210 | 41 | 0 | 64 | 0 | 745 | 0 | 250 | 0 | 0 | 105 | 10
2022-03-03 | A69990 | 1 | 고탄소 | STB2 |  | Al 탈산 | B | 19 | 35 | 52800 | 83.65 | B | B | B |  | 1 | 1 |  | 1520 | 1530 | 5000 |  |  | 5000 | 59.09 | 10 | 84610 | 1560 |  | Y | 40 | 30 | [7 empty] | 김형철 | 2 |  | Y |  |  |  |  | 100.25 | 12-7 | 149.88 | 0 | A |  | 1560 | 3 | 0.29 | 1514 | 1.1 | 58 | 27 | 401 | 6:41 | 25 | 25 | 61 | 0 |  | 0 |  | 650 | AR | 2022-03-03 07:44 | 2022-03-03 08:00 | 16 | 2022-03-03 07:42 | 18 |  |  |  |  | Y |  |  |  | Y | [5 empty] | 132.92 | 50.07 | [20 empty] | 1.166 |  |  | 3.85 | 0 | B | [9 empty] | 0 | 39 | 277 | 0 | 0 | 129 | 0 | 497 | 0 | 399 | 0 | 0 | 0 | 51
2022-03-03 | B69372 | 2 | 중탄소 | SCM440I |  | Al 탈산 | I | 30 | 77 | 50650 | 85.72 | B | B |  | B | 1 |  | 1 | 1560 | 1606 | 5800 |  |  | 5800 | 66.29 | 5 | 87500 | 1657 |  | INGOT | 40 | 33 | [7 empty] | 임승우 | [7 empty] | 96.25 | 11-5 | 225.52 | 0 | A |  | 1640 | 1 | 0.24 | 1569 | 1.87 | 74 |  | 233 | 3:53 | 20 | 20 | 0 | 38 | 20 | 35.71 | 0 | 0 | AR | 2022-03-03 08:37 |  | 17 | 2022-03-03 08:29 | [5 empty] | Y | [7 empty] | 1 | 5.2 | 10.2 | 0 | [18 empty] | 0.9 |  |  |  |  | 0.07 | 0.07 | A | [9 empty] | 1302 | 0 | 192 | 39 | 0 | 178 | 0 | 1096 | 0 | 417 | 0 | 0 | 136 | 8
2022-03-03 | A69991 | 1 | 고탄소 | STB2 | TUNDISH교체전 | Al 탈산 | B | 11 | 25 | 52400 | 83.43 | B | B | B |  | 1 | 1 |  | 1520 | 1538 | 5500 |  |  | 5500 | 56.35 | 12 | 97610 | 1571 |  | Y | 41 | 32 | [7 empty] | 김형철 | 2 |  | Y |  |  |  |  | 103.1 | 13-3 | 257.04 | 0.02 | A |  | 1571 | 3 | 0.29 | 1528 | 1.02 | 72 | 22 | 360 | 6:00 | 25 | 26 | 62 | 0 |  | 0 |  | 650 | AR | 2022-03-03 08:43 | 2022-03-03 09:00 | 17 | 2022-03-03 08:40 | 20 |  |  |  |  | Y |  |  |  | Y | [5 empty] | 127.87 | 63.66 | [20 empty] | 1.218 |  |  | 5.06 | 0 | A | [9 empty] | 0 | 0 | 328 | 0 | 0 | 127 | 0 | 496 | 0 | 399 | 0 | 0 | 0 | 51
2022-03-03 | A69992 | 1 | 저탄소 | SCR420HON | TUNDISH교체 | Al 탈산 | B | 31 | 21 | 52700 | 82.22 | B | B | B |  | 1 | 1 |  | 1540 | 1595 | 6200 |  |  | 6200 | 61.06 | 12 | 101532 | 1644 |  | Y | 42 | 36 | [7 empty] | 김형철 | 2 |  | Y |  |  |  |  | 107.4 | 13-8 | 0 | 236.54 | A |  | 1650 | 3 | 0.28 | 1604 | 1.18 | 94 | 33 | 632 | 10:32 | 16 | 20 | 63 | 0 |  | 0 |  | 1200 | N2 | 2022-03-03 09:46 | 2022-03-03 10:24 | 37 | 2022-03-03 09:44 | 39 |  |  |  |  | Y |  |  |  | Y | [5 empty] | 0 | 242.79 | [19 empty] | 2.15 |  |  |  | 0.09 | 2.54 | A | [9 empty] | 677 | 848 | 0 | 36 | 0 | 285 | 0 | 496 | 0 | 399 | 0 | 0 | 0 | 12 |  |  | 7 |  | 1
2022-03-03 | B69373 | 2 | 저탄소 | SCM420C2 |  | Al 탈산 | I | 35 | 84 | 49200 | 100.67 | B | B |  | B | 1 |  | 1 | 1560 | 1545 | 8800 |  |  | 8800 | 91.1 | 14 | 96600 | 1691 |  | INGOT | 51 | 39 |  |  | B69371 | 03 |  |  |  | 임승우 | [7 empty] | 105.2 | 12-3 | 83.72 | 210.95 | A |  | 1677 | 1 | 0.23 | 1592 | 2 | 80 |  | 299 | 4:59 | 20 | 21 | 0 | 39 | 50 | 37.26 | 0 | 0 | N2 | 2022-03-03 10:11 |  | 15 | 2022-03-03 09:59 | [5 empty] | Y | [7 empty] | 4 | 4.3 | 5.29 | 10.66 | [18 empty] | 0.8 |  |  |  |  | 0.32 | 0.32 | A | [9 empty] | 337 | 857 | 0 | 31 | 0 | 388 | 0 | 1097 | 0 | 209 | 0 | 0 | 66 | 70
2022-03-03 | A69993 | 1 | 저탄소 | SCR420HON |  | Al 탈산 | B | 18 | 32 | 52200 | 73.37 | B | B | B |  | 1 | 1 |  | 1540 | 1547 | 6600 |  |  | 6600 | 65 | 12 | 101532 | 1614 | 373 | Y | 40 | 33 | 교반약함 | [6 empty] | 김형철 | 2 |  | Y |  |  |  |  | 105.15 | 13-3 | 0 | 124.72 | A |  | 1618 | 3 | 0.28 | 1583 | 1.09 | 73 | 25 | 279 | 4:39 | 16 | 20 | 64 | 0 |  | 0 |  | 1200 | N2 | 2022-03-03 10:45 | 2022-03-03 11:26 | 40 | 2022-03-03 10:43 | 42 |  |  |  |  | Y |  |  |  | Y | [5 empty] | 0 | 195.68 | [23 empty] | 0 | 0.76 | A | [9 empty] | 1022 | 565 | 0 | 0 | 0 | 188 | 0 | 603 | 0 | 400 | 0 | 0 | 0 | 3 |  |  | 5
2022-03-03 | B69374 | 2 | 저탄소 | SCM415C2 |  | Al 탈산 | I | 21 | 69 | 48650 | 101.63 | B | B |  | B | 1 |  | 1 | 1560 | 1570 | 8300 |  |  | 8300 | 81.37 | 12 | 102000 | 1685 |  | INGOT | 56 | 43 |  |  | B69372 | 04 |  |  |  | 임승우 | [7 empty] | 111.95 | 13-2 | 0 | 245.46 | A |  | 1675 | 1 | 0.2 | 1604 | 1.89 | 88 |  | 360 | 6:00 | 20 | 21 | 0 | 40 |  | 14.6 | 0 | 0 | N2 | 2022-03-03 11:14 |  | 26 | 2022-03-03 11:05 | [5 empty] | Y | [7 empty] | 2 | 4.1 | 0.01 | 7.12 | [18 empty] | 0.5 |  |  |  |  | 0.3 | 0.3 | A | [9 empty] | 664 | 579 | 0 | 32 | 0 | 464 | 0 | 1044 | 0 | 460 | 0 | 0 | 66 | 10
2022-03-03 | A69994 | 1 | 저탄소 | SCR420HON |  | Al 탈산 | B | 19 | 36 | 53300 | 75.63 | B | B | B |  | 1 | 1 |  | 1540 | 1518 | 6900 |  |  | 6900 | 81.55 | 10 | 84610 | 1604 |  | Y | 40 | 35 | [7 empty] | 김형철 | 2 |  | Y |  |  |  |  | 103.05 | 12-10 | 0 | 117.71 | A |  | 1604 | 3 | 0.29 | 1576 | 0.82 | 66 | 18 | 261 | 4:21 | 16 | 21 | 65 | 0 |  | 0 |  | 1200 | N2 | 2022-03-03 11:48 | 2022-03-03 12:22 | 34 | 2022-03-03 11:46 | 36 |  |  |  |  | Y |  |  |  | Y | [5 empty] | 0 | 201.95 | [23 empty] | 0 | 2.59 | A | [9 empty] | 0 | 1497 | 0 | 1018 | 0 | 156 | 0 | 494 | 0 | 395 | 0 | 0 | 0 | 0 |  |  | 4
2022-03-03 | B69375 | 2 | 중탄소 | SBMA75 | 연주시작 | Al 탈산 | B | 6 | 66 | 50050 | 107.67 | B | B |  | B | 1 |  | 1 | 1540 | 1563 | 9200 |  |  | 9200 | 97.3 | 15 | 94551 | 1670 |  | Y | 50 | 45 | [7 empty] | 임승우 | 2 | [6 empty] | 104.65 | 12-5 | 0 | 267.55 | A |  | 1662 | 1 | 0.2 | 1576 | 1.83 | 85 | 32 | 283 | 4:43 | 18 | 21 | 0 | 41 |  | 73.3 | 0 | 0 | N2 | 2022-03-03 13:23 | 2022-03-03 13:51 | 28 | 2022-03-03 13:06 | 46 | [12 empty] | 8 |  | 0 | 22.84 | [19 empty] | 1.6 |  |  |  | 0.91 | 0.91 | A | [9 empty] | 37 | 0 | 77 | 67 | 0 | 323 | 0 | 896 | 0 | 512 | 0 | 0 | 192 | 10 |  |  | 6 |  | 1
2022-03-03 | A69995 | 1 | 저탄소 | SCR420HON |  | Al 탈산 | B | 11 | 26 | 52700 | 74.6 | B | B | B |  | 1 | 1 |  | 1540 | 1571 | 5900 |  |  | 5900 | 58.11 | 12 | 101532 | 1621 |  | Y | 40 | 32 | [7 empty] | 김형철 | 2 |  | Y |  |  |  |  | 104.6 | 13-4 | 0 | 179.88 | A |  | 1621 | 3 | 0.29 | 1584 | 1.12 | 74 | 22 | 324 | 5:24 | 16 | 20 | 66 | 0 |  | 0 |  | 1200 | N2 | 2022-03-03 12:53 | 2022-03-03 13:16 | 23 | 2022-03-03 12:51 | 25 |  |  |  |  | Y |  |  |  | Y | [5 empty] | 0 | 197.7 | [23 empty] | 0 | 0.14 | A | [9 empty] | 1185 | 444 | 0 | 50 | 0 | 268 | 0 | 987 | 0 | 645 | 0 | 0 | 112 | 12 |  |  | 4
2022-03-03 | B69376 | 2 | 중탄소 | SBMA75 |  | Al 탈산 | B | 30 | 78 | 50200 | 103.77 | B | B |  | D | 1 |  | 1 | 1540 | 1598 | 7100 |  |  | 7100 | 74.22 | 17 | 95658 | 1641 |  | Y | 49 | 41 | [7 empty] | 임승우 | 2 | [6 empty] | 110.7 | 12-9 | 0 | 179.24 | A |  | 1637 | 1 | 0.3 | 1566 | 1.5 | 75 | 31 | 332 | 5:32 | 18 | 19 | 0 | 42 |  | 151.62 | 0 | 0 | N2 | 2022-03-03 14:23 | 2022-03-03 14:49 | 26 | 2022-03-03 14:08 | 42 | [12 empty] | 5 |  | 0 | 42.94 | [23 empty] | 0.7 | 0.7 | A | [9 empty] | 52 | 0 | 367 | 101 | 0 | 355 | 0 | 503 | 0 | 151 | 0 | 0 | 87 | 24 |  |  | 4
2022-03-03 | A69996 | 1 | 저탄소 | SCR420HON |  | Al 탈산 | B | 31 | 22 | 52900 | 70.83 | B | B | B |  | 1 | 1 |  | 1540 | 1607 | 4100 |  |  | 4100 | 40.38 | 12 | 101532 | 1615 | 371 | Y | 36 | 25 | [7 empty] | 김형철 | 2 |  | Y | [6 empty] | 0 | 85.86 | A |  | 1615 | 3 | 0.29 | 1580 | 1.03 | 70 | 25 | 262 | 4:22 | 16 | 18 | 67 | 0 |  | 0 |  | 999 | N2 | 2022-03-03 13:52 | 2022-03-03 14:31 | 40 | 2022-03-03 13:50 | 42 |  |  |  |  | Y |  |  |  | Y | [5 empty] | 0 | 185.33 | [23 empty] | 0 | 10.15 | A | [9 empty] | 1359 | 289 | 0 | 34 | 0 | 282 | 0 | 494 | 0 | 396 | 0 | 0 | 0 | 13
2022-03-03 | A69997 | 1 | 저탄소 | SCR420HON |  | Al 탈산 | B | 18 | 33 | 51700 | 75.2 | B | D | D |  | 1 | 1 |  | 1540 | 1549 | 6300 |  |  | 6300 | 62.05 | 12 | 101532 | 1627 |  | Y | 43 | 32 | [7 empty] | 김형철 | 2 |  | Y |  |  |  |  | 106.45 | 13-4 | 0 | 223.64 | A |  | 1627 | 3 | 0.3 | 1592 | 1.17 | 82 | 29 | 308 | 5:08 | 16 | 19 | 68 | 0 |  | 0 |  | 999 | N2 | 2022-03-03 14:56 | 2022-03-03 15:31 | 35 | 2022-03-03 14:53 | 37 |  |  |  |  | Y |  |  |  | Y | [5 empty] | 0 | 177.76 | [23 empty] | 0 | 7.38 | A | [9 empty] | 1278 | 408 | 0 | 35 | 0 | 219 | 0 | 688 | 0 | 400 | 0 | 0 | 0 | 3
2022-03-03 | B69377 | 2 | 중탄소 | SBMA75 |  | Al 탈산 | B | 35 | 85 | 48800 | 97.32 | B | D |  | D | 1 |  | 1 | 1540 | 1596 | 6500 |  |  | 6500 | 64.73 | 16 | 100422 | 1634 |  | Y | 47 | 40 | [17 empty] | 0 | 117.33 | A |  | 1630 | 1 | 0.3 | 1560 | 1.57 | 69 | 28 | 309 | 5:09 | 18 | 18 | 0 | 43 | 180 | 118.38 | 0 | 0 | N2 | 2022-03-03 15:20 | 2022-03-03 15:52 | 32 | 2022-03-03 15:07 | 45 |  |  |  |  | N | [7 empty] | 4 | 4 | 0 | 26.14 | [23 empty] | 0.57 | 0.57 | A | [9 empty] | 89 | 0 | 1367 | 81 | 0 | 200 | 0 | 699 | 0 | 207 | 0 | 0 | 60 | 27 |  |  | 4
2022-03-03 | B69378 | 2 | 중탄소 | SBMA75 |  | Al 탈산 | B | 21 | 70 | 48750 | 107.73 | D | D |  | D | 1 |  | 1 | 1540 | 1555 | 8000 |  |  | 8000 | 85.46 | 16 | 93612 | 1638 |  | Y | 51 | 44 |  |  | B69375 | 05 |  |  |  | 김규완 | 2 |  |  | Y |  | Y |  | 103.45 | 12-4 | 0.77 | 155.23 | A |  | 1632 | 1 | 0.26 | 1561 | 1.54 | 70 | 30 | 262 | 4:22 | 18 | 19 | 0 | 44 |  | 144.49 | 0 | 0 | N2 | 2022-03-03 16:30 | 2022-03-03 16:53 | 23 | 2022-03-03 16:12 | 41 |  |  |  |  | N | [7 empty] | 5 | 4 | 0 | 37.1 | [23 empty] | 0.59 | 0.59 | A | [9 empty] | 113 | 0 | 1212 | 76 | 0 | 209 | 0 | 705 | 0 | 203 | 0 | 0 | 54 | 52
2022-03-03 | A69998 | 1 | 저탄소 | SCR420HON |  | Al 탈산 | B | 19 | 37 | 52800 | 65.83 | D | D | D |  | 1 | 1 |  | 1540 | 1546 | 5900 |  |  | 5900 | 58.11 | 12 | 101532 | 1628 |  | Y | 38 | 28 | [7 empty] | 김덕진 | 2 |  | Y |  |  |  |  | 99.1 | 12-6 | 0 | 181.9 | A |  | 1628 | 3 | 0.29 | 1591 | 1.48 | 81 | 29 | 327 | 5:27 | 16 | 18 | 69 | 0 |  | 0 |  | 999 | N2 | 2022-03-03 16:01 | 2022-03-03 16:33 | 32 | 2022-03-03 15:59 | 34 |  |  |  |  | Y |  |  |  | Y | [5 empty] | 0 | 148.67 | [23 empty] | 0 | 0.8 | A | [9 empty] | 1119 | 433 | 0 | 15 | 0 | 237 | 0 | 494 | 0 | 399 | 0 | 0 | 0 | 0
2022-03-03 | A69999 | 1 | 저탄소 | SCR420HON |  | Al 탈산 | B | 11 | 27 | 52700 | 70.05 | D | D | D |  | 1 | 1 |  | 1540 | 1534 | 6600 |  |  | 6600 | 43.34 | 18 | 152298 | 1617 |  | Y | 39 | 33 | [7 empty] | 김덕진 | 2 |  | Y |  |  |  |  | 107.3 | 13-7 | 0 | 205.32 | A |  | 1617 | 3 | 0.25 | 1580 | 1.28 | 70 | 27 | 267 | 4:27 | 16 | 18 | 70 | 0 |  | 0 |  | 999 | N2 | 2022-03-03 17:06 | 2022-03-03 17:30 | 24 | 2022-03-03 17:04 | 26 |  |  |  |  | Y |  |  |  | Y | [5 empty] | 0 | 161.94 | [23 empty] | 0 | 0.14 | A | [9 empty] | 1249 | 494 | 0 | 14 | 0 | 179 | 0 | 494 | 0 | 400 | 0 | 0 | 0 | 0
2022-03-03 | B69379 | 2 | 중탄소 | SBMA75 | 잔강최소화전 | Al 탈산 | B | 6 | 67 | 50300 | 100.38 | D | D |  | D | 1 |  | 1 | 1540 | 1528 | 8500 |  |  | 8500 | 91.67 | 12 | 92723 | 1628 |  | Y | 47 | 44 |  |  | B69376 | 07 |  |  |  | 김규완 | 2 |  | Y |  |  | Y |  | 106 | 12-7 | 0 | 47.24 | A |  | 1643 | 1 | 0.34 | 1572 | 1.63 | 81 | 40 | 281 | 4:41 | 18 | 20 | 0 | 45 |  | 246.12 | 0 | 0 | N2 | 2022-03-03 17:46 | 2022-03-03 17:58 | 12 | 2022-03-03 17:31 | 28 |  |  |  |  | N | [7 empty] | 4 | 3.5 | 0 | 67.68 | [23 empty] | 0.02 | 0.02 | A | [9 empty] | 0 | 0 | 1162 | 103 | 0 | 179 | 0 | 799 | 0 | 203 | 0 | 0 | 54 | 52
2022-03-03 | A70000 | 1 | 저탄소 | SCR420HON4 | 유사강종연연주 | Si 탈산 | B | 31 | 23 | 52600 | 71.18 | D | D | D |  | 1 | 1 |  | 1540 | 1563 | 6000 |  |  | 6000 | 177.28 | 4 | 33844 | 1619 |  | Y | 39 | 30 | [7 empty] | 김덕진 | 2 |  | Y |  |  |  |  | 105.5 | 13-6 | 0.01 | 172.76 | A |  | 1619 | 3 | 0.26 | 1585 | 1.17 | 75 | 32 | 277 | 4:37 | 16 | 18 | 71 | 0 |  | 0 |  | 999 | N2 | 2022-03-03 18:06 | 2022-03-03 18:35 | 28 | 2022-03-03 18:04 | 30 |  |  |  |  | Y |  |  |  | Y | [5 empty] | 0 | 169.73 | [23 empty] | 0 | 0.11 | A | [9 empty] | 1561 | 184 | 0 | 9 | 0 | 222 | 0 | 496 | 0 | 399 | 0 | 0 | 0 | 0
2022-03-03 | B69380 | 2 | 중탄소 | SMN443H | 잔강최소화 | Al 탈산 | B | 30 | 79 | 50600 | 100.47 | D | D |  | D | 1 |  | 1 | 1540 | 1541 | 9000 |  |  | 9000 | 98.7 | 16 | 91184 | 1636 |  | Y | 54 | 47 |  |  | B69377 | 07 |  |  |  | 김규완 | 2 |  | Y |  |  | Y |  | 107.4 | 12-6 | 61.77 | 0 | A |  | 1631 | 1 | 0.2 | 1568 | 1.5 | 77 | 21 | 184 | 3:04 | 18 | 19 | 0 | 46 |  | 75.81 | 0 | 0 | AR | 2022-03-03 18:52 | 2022-03-03 19:38 | 46 | 2022-03-03 18:40 | 58 |  |  |  |  | N | [7 empty] | 3 | 3.5 | 17.69 | 0 | [20 empty] | 0.45 |  |  | 0.24 | 0.24 | B | [9 empty] | 142 | 0 | 1410 | 168 | 0 | 205 | 0 | 704 | 0 | 207 | 0 | 0 | 0 | 40
2022-03-03 | A70001 | 1 | 저탄소 | SCR420HON4 | TUNDISH교체전 | Si 탈산 | B | 18 | 34 | 52100 | 72.23 | D | D | D |  | 1 | 1 |  | 1540 | 1602 | 4500 |  |  | 4500 | 45.46 | 12 | 98979 | 1623 |  | Y | 44 | 27 | [7 empty] | 차승주 | 2 | [8 empty] | 0 | 118.66 | A |  | 1623 | 3 | 0.25 | 1584 | 1.44 | 74 | 34 | 323 | 5:23 | 16 | 19 | 72 | 0 |  | 0 |  | 999 | N2 | 2022-03-03 19:07 | 2022-03-03 19:33 | 26 | 2022-03-03 19:05 | 28 |  |  |  |  | Y |  |  |  | Y | [5 empty] | 0 | 161.06 | [23 empty] | 0 | 0.08 | A | [9 empty] | 1378 | 279 | 0 | 220 | 0 | 234 | 0 | 499 | 0 | 400 | 0 | 0 | 0 | 0
2022-03-03 | B69381 | 2 | 중탄소 | SMN443H |  | Al 탈산 | B | 35 | 86 | 49300 | 87.25 | D | D |  | D | 1 |  | 1 | 1540 | 1522 | 8200 |  |  | 8200 | 75.73 | 19 | 108281 | 1590 |  | Y | 43 | 41 |  |  | B69378 | 07 |  |  |  | 김규완 | 2 |  | Y |  |  | Y |  | 119.55 | 13-5 | 98.05 | 0 | A |  | 1601 | 1 | 0.13 | 1549 | 1.32 | 58 | 24 | 181 | 3:01 | 18 | 19 | 0 | 47 | 70 | 65.61 | 0 | 0 | AR | 2022-03-03 20:25 | 2022-03-03 20:46 | 21 | 2022-03-03 20:14 | 32 |  |  |  |  | N | [7 empty] | 3 | 3.5 | 15.93 | 0 | [20 empty] | 0.67 |  |  | 0.21 | 0.21 | B | [9 empty] | 160 | 0 | 1513 | 71 | 0 | 204 | 0 | 703 | 0 | 207 | 0 | 0 | 58 | 13
2022-03-03 | A70002 | 1 | 고탄소 | G-AE1055LST | TUNDISH교체 | Al 탈산 | B | 19 | 38 | 52000 | 86.38 | D | D | D |  | 1 | 1 |  | 1520 | 1553 | 6400 |  |  | 6400 | 63.04 | 12 | 101520 | 1626 |  | Y | 40 | 32 | [7 empty] | 김덕진 | 2 | [6 empty] | 108.05 | 13-5 | 0 | 224.53 | A |  | 1626 | 3 | 0.23 | 1577 | 1.07 | 93 | 44 | 343 | 5:43 | 25 | 25 | 73 | 0 |  | 0 |  | 800 | N2 | 2022-03-03 20:28 | 2022-03-03 20:53 | 25 | 2022-03-03 20:27 | 26 |  |  |  |  | Y |  |  |  | Y | [5 empty] | 0 | 256.47 | [19 empty] | 2.04 |  |  |  | 1.09 | 1.08 | B | [9 empty] | 39 | 0 | 896 | 13 | 0 | 147 | 0 | 795 | 0 | 705 | 0 | 0 | 148 | 29 |  |  |  |  | 1
2022-03-03 | B69382 | 2 | 중탄소 | SMN443H |  | Al 탈산 | B | 21 | 71 | 48300 | 81.25 | D | D |  | D | 1 |  | 1 | 1540 | 1551 | 6300 |  |  | 6300 | 58.18 | 19 | 108281 | 1616 |  | N | 42 | 33 | [7 empty] | 김규완 | 2 |  |  |  |  | Y |  | 96.6 | 11-7 | 65.46 | 0 | A |  | 1613 | 1 | 0.18 | 1545 | 2 | 54 | 16 | 176 | 2:56 | 18 | 19 | 0 | 48 |  | 89.57 | 0 | 0 | AR | 2022-03-03 21:15 | 2022-03-03 22:00 | 45 | 2022-03-03 21:04 | 56 |  |  |  |  | N | [7 empty] | 3 | 5 | 19.34 | 0 | [20 empty] | 0.54 |  |  | 0.22 | 0.22 | B | [9 empty] | 159 | 0 | 1378 | 40 | 0 | 202 | 0 | 704 | 0 | 207 | 0 | 0 | 52 | 23
2022-03-03 | A70003 | 1 | 고탄소 | G-AE1055LST |  | Al 탈산 | B | 11 | 28 | 52700 | 77.78 | D | D | D |  | 1 | 1 |  | 1520 | 1549 | 4600 |  |  | 4600 | 54.37 | 10 | 84600 | 1595 |  | Y | 41 | 23 | [7 empty] | 김덕진 | 2 |  |  |  |  | Y |  | 102.1 | 13-1 | 0 | 174.93 | A |  | 1595 | 3 | 0.23 | 1546 | 1.36 | 62 | 26 | 433 | 7:13 | 25 | 25 | 74 | 0 |  | 0 |  | 800 | N2 | 2022-03-03 21:32 | 2022-03-03 22:00 | 28 | 2022-03-03 21:30 | 30 | [14 empty] | 0 | 200 | [23 empty] | 2.76 | 1.08 | B | [9 empty] | 21 | 0 | 816 | 31 | 0 | 168 | 0 | 895 | 0 | 695 | 0 | 0 | 231 | 41
2022-03-03 | B69383 | 2 | 중탄소 | SMN443H |  | Al 탈산 | B | 6 | 68 | 49900 | 88.98 | D | D |  | A | 1 |  | 1 | 1540 | 1547 | 6700 |  |  | 6700 | 65.52 | 18 | 102253 | 1615 |  | Y | 39 | 36 | [7 empty] | 김규완 | 2 |  |  |  |  | Y |  | 101.9 | 12-2 | 106.47 | 0 | A |  | 1609 | 1 | 0.13 | 1549 | 1.58 | 58 | 16 | 186 | 3:06 | 18 | 19 | 0 | 49 |  | 41.28 | 0 | 0 | AR | 2022-03-03 22:23 | 2022-03-03 23:00 | 38 | 2022-03-03 22:09 | 51 |  |  |  |  | N | [7 empty] | 3 | 5 | 11.31 | 0 | [20 empty] | 0.7 |  |  | 0.27 | 0.27 | B | [9 empty] | 142 | 0 | 1427 | 78 | 0 | 202 | 0 | 687 | 0 | 206 | 0 | 0 | 0 | 27
2022-03-03 | A70004 | 1 | 고탄소 | G-AE1055LST |  | Al 탈산 | B | 31 | 24 | 53200 | 74.32 | D | D | A |  | 1 | 1 |  | 1520 | 1577 | 4500 |  |  | 4500 | 53.19 | 10 | 84600 | 1613 |  | Y | 40 | 26 | [7 empty] | 김덕진 | 2 | [8 empty] | 0 | 187.78 | A |  | 1613 | 3 | 0.25 | 1561 | 1.49 | 77 | 25 | 396 | 6:36 | 25 | 25 | 75 | 0 |  | 0 |  | 900 | N2 | 2022-03-03 22:31 | 2022-03-03 23:10 | 39 | 2022-03-03 22:31 | 39 |  |  |  |  | Y |  |  |  | Y | [5 empty] | 0 | 213.57 | [23 empty] | 5.64 | 1.08 | A | [9 empty] | 35 | 0 | 819 | 28 | 0 | 194 | 0 | 1038 | 0 | 653 | 0 | 0 | 251 | 0
2022-03-03 | B69384 | 2 | 중탄소 | SMN443H | TUNDISH교체전 | Al 탈산 | B | 30 | 80 | 49800 | 94.53 | A | A |  | A | 1 |  | 1 | 1540 | 1531 | 8100 |  |  | 8100 | 89.57 | 16 | 90432 | 1635 |  | Y | 48 | 43 | [7 empty] | 김규완 | 2 | [6 empty] | 105.9 | 12-4 | 143.64 | 0 | A |  | 1625 | 1 | 0.14 | 1565 | 1.57 | 74 | 33 | 228 | 3:48 | 18 | 19 | 0 | 50 |  | 39.02 | 0 | 0 | AR | 2022-03-03 23:39 | 2022-03-04 00:05 | 26 | 2022-03-03 23:27 | 38 |  |  |  |  | N | [7 empty] | 3 | 5 | 10.6 | 0 | [20 empty] | 0.47 |  |  | 0.33 | 0.33 | A | [9 empty] | 179 | 0 | 908 | 30 | 0 | 295 | 0 | 506 | 0 | 206 | 0 | 0 | 0 | 22 |  |  | 6
2022-03-03 | A70005 | 1 | 고탄소 | G-AE1055LST |  | Al 탈산 | B | 18 | 35 | 51900 | 73.53 | A | A | A |  | 1 | 1 |  | 1520 | 1562 | 4200 |  |  | 4200 | 41.37 | 12 | 101520 | 1594 |  | Y | 40 | 25 |  |  | A70002 |  |  |  |  | 조관훈 | 2 |  | Y |  |  |  |  | 102.35 | 12-10 | 0 | 156.2 | A |  | 1594 | 3 | 0.25 | 1552 | 1.27 | 68 | 22 | 287 | 4:47 | 25 | 25 | 76 | 0 |  | 0 |  | 900 | N2 | 2022-03-03 23:40 | 2022-03-04 00:15 | 36 | 2022-03-03 23:39 | 36 |  |  |  |  | Y |  |  |  | Y | [5 empty] | 0 | 201.14 | [23 empty] | 7.07 | 1.08 | A | [9 empty] | 66 | 0 | 896 | 0 | 0 | 203 | 0 | 642 | 0 | 400 | 0 | 0 | 68 | 0
2022-03-03 | B69385 | 2 | 중탄소 | 31CRMOV9M3 | TUNDISH교체 | Si 탈산 | B | 35 | 87 | 48750 | 117.78 | A | A |  | A | 1 |  | 1 | 1540 | 1525 | 12000 |  |  | 12000 | 120.73 | 16 | 99394 | 1664 |  | Y | 61 | 59 | [7 empty] | 임현진 | 2 |  |  |  |  | Y |  | 103.85 | 12-1 | 3.04 | 232.68 | A |  | 1677 | 1 | 0.17 | 1588 | 1.97 | 89 | 45 | 310 | 5:10 | 18 | 20 | 0 | 51 |  | 30.65 | 0 | 0 | N2 | 2022-03-04 01:05 | 2022-03-04 01:36 | 32 | 2022-03-04 00:47 | 49 |  |  |  |  | N | [7 empty] | 5 | 5 | 10.77 | 0 | [19 empty] | 1.85 |  |  |  | 0.46 | 0.46 | A | [9 empty] | 2527 | 1468 | 0 | 658 | 0 | 0 | 0 | 498 | 0 | 103 | 0 | 0 | 101 | 5 |  |  | 6 |  | 1
2022-03-03 | A70006 | 1 | 고탄소 | G-AE1055LST |  | Al 탈산 | B | 19 | 39 | 52600 | 83.08 | A | A | A |  | 1 | 1 |  | 1520 | 1578 | 4200 |  |  | 4200 | 49.65 | 10 | 84600 | 1603 |  | Y | 43 | 25 |  |  | A70003 |  |  |  |  | 조관훈 | 2 |  | Y |  |  |  |  | 104.75 | 13-1 | 0 | 139.92 | A |  | 1603 | 3 | 0.25 | 1555 | 1.2 | 71 | 27 | 429 | 7:09 | 25 | 25 | 77 | 0 |  | 0 |  | 900 | N2 | 2022-03-04 00:55 | 2022-03-04 01:17 | 22 | 2022-03-04 00:54 | 22 |  |  |  |  | Y |  |  |  | Y | [5 empty] | 0 | 241.41 | [23 empty] | 10.16 | 1.08 | A | [9 empty] | 23 | 0 | 811 | 0 | 0 | 226 | 0 | 745 | 0 | 543 | 0 | 0 | 78 | 9
2022-03-03 | B69386 | 2 | 중탄소 | 31CRMOV9M3 |  | Si 탈산 | B | 21 | 72 | 48600 | 101.73 | A | A |  | A | 1 |  | 1 | 1540 | 1555 | 9000 |  |  | 9000 | 92.7 | 13 | 97087 | 1634 |  | Y | 50 | 44 | [7 empty] | 김규완 | 2 |  |  |  |  | Y |  |  |  | 0 | 129.12 | A |  | 1618 | 1 | 0.12 | 1554 | 1.56 | 55 | 20 | 266 | 4:26 | 18 | 19 | 0 | 52 |  | 29.5 | 0 | 0 | N2 | 2022-03-04 02:06 | 2022-03-04 02:40 | 33 | 2022-03-04 01:50 | 50 |  |  |  |  | N | [7 empty] | 3 | 3.5 | 8.96 | 0 | [23 empty] | 0.39 | 0.39 | A | [9 empty] | 2562 | 1434 | 0 | 667 | 0 | 0 | 0 | 497 | 0 | 102 | 0 | 0 | 101 | 36 |  |  | 4
2022-03-03 | A70007 | 1 | 고탄소 | G-AE1055LST |  | Al 탈산 | B | 11 | 29 | 52700 | 74.17 | A | A | A |  | 1 | 1 |  | 1520 | 1582 | 4100 |  |  | 4100 | 40.39 | 12 | 101520 | 1593 |  | Y | 41 | 32 |  |  | A70004 |  |  |  |  | 조관훈 | 2 |  | Y |  |  |  |  | 102 | 13-1 | 0.02 | 138.56 | A |  | 1593 | 3 | 0.25 | 1559 | 1.03 | 75 | 33 | 290 | 4:50 | 25 | 25 | 78 | 0 |  | 0 |  | 910 | N2 | 2022-03-04 01:56 | 2022-03-04 02:14 | 18 | 2022-03-04 01:56 | 19 |  |  |  |  | Y |  |  |  | Y | [5 empty] | 0 | 205.38 | [23 empty] | 12.78 | 1.08 | B | [9 empty] | 0 | 0 | 684 | 0 | 0 | 188 | 0 | 724 | 0 | 497 | 0 | 0 | 143 | 14
2022-03-03 | B69387 | 2 | 중탄소 | 31CRMOV9M3 |  | Si 탈산 | B | 6 | 69 | 50200 | 105.72 | A | A |  | A | 1 |  | 1 | 1540 | 1551 | 9600 |  |  | 9600 | 91.51 | 17 | 104906 | 1621 | 363 | Y | 51 | 47 | [7 empty] | 임현진 | 2 |  |  |  |  | Y |  | 110.5 | 12-10 | 0 | 235.1 | A |  | 1621 | 1 | 0.1 | 1562 | 1.45 | 63 | 18 | 294 | 4:54 | 18 | 18 | 0 | 53 |  | 20.79 | 0 | 0 | N2 | 2022-03-04 03:12 | 2022-03-04 03:45 | 33 | 2022-03-04 02:54 | 50 |  |  |  |  | N | [7 empty] | 3 | 5 | 7.38 | 0 | [23 empty] | 0.38 | 0.38 | A | [9 empty] | 2753 | 1276 | 0 | 666 | 0 | 0 | 0 | 398 | 0 | 103 | 0 | 0 | 100 | 5
2022-03-03 | A70008 | 1 | 고탄소 | G-AE1055LST |  | Al 탈산 | B | 31 | 25 | 52700 | 80.55 | A | A | A |  | 1 | 1 |  | 1520 | 1529 | 5600 |  |  | 5600 | 55.16 | 12 | 101520 | 1589 |  | Y | 44 | 33 |  |  | A70005 |  |  |  |  | 조관훈 | 2 | [6 empty] | 102.4 | 13-2 | 0 | 203.37 | A |  | 1589 | 3 | 0.26 | 1551 | 1.06 | 67 | 32 | 382 | 6:22 | 25 | 25 | 79 | 0 |  | 0 |  | 910 | N2 | 2022-03-04 03:03 | 2022-03-04 03:15 | 12 | 2022-03-04 03:01 | 14 |  |  |  |  | Y |  |  |  | Y | [5 empty] | 0 | 220.72 | [23 empty] | 16.04 | 1.08 | A | [9 empty] | 47 | 0 | 860 | 0 | 0 | 168 | 0 | 810 | 0 | 660 | 0 | 0 | 97 | 6
2022-03-03 | B69388 | 2 | 중탄소 | 31CRMOV9M3 | 잔강최소화전 | Si 탈산 | B | 30 | 81 | 49900 | 110.7 | A | A |  | A | 1 |  | 1 | 1540 | 1535 | 10300 |  |  | 10300 | 97.94 | 14 | 105171 | 1631 |  | Y | 56 | 49 | [7 empty] | 임현진 | 2 | [6 empty] | 107.4 | 12-5 | 0 | 241 | A |  | 1622 | 1 | 0.09 | 1562 | 1.44 | 63 | 19 | 251 | 4:11 | 18 | 18 | 0 | 54 | 99 | 83 | 0 | 0 | N2 | 2022-03-04 04:18 | 2022-03-04 04:50 | 32 | 2022-03-04 04:02 | 48 |  |  |  |  | N | [7 empty] | 5 | 4.5 | 21.68 | 0 | [23 empty] | 0.4 | 0.4 | A | [9 empty] | 2137 | 1740 | 0 | 674 | 0 | 0 | 0 | 398 | 0 | 103 | 0 | 0 | 155 | 10 |  |  | 4
2022-03-03 | A70009 | 1 | 고탄소 | G-AE1055LST |  | Al 탈산 | B | 18 | 36 | 52300 | 73.25 | A | A | A |  | 1 | 1 |  | 1520 | 1539 | 5000 |  |  | 5000 | 49.25 | 12 | 101520 | 1583 |  | Y | 41 | 29 | [7 empty] | 조관훈 | 2 |  | Y | [6 empty] | 0 | 209.95 | A |  | 1583 | 3 | 0.27 | 1547 | 1.13 | 63 | 26 | 302 | 5:02 | 25 | 25 | 80 | 0 |  | 0 |  | 910 | N2 | 2022-03-04 03:58 | 2022-03-04 04:19 | 22 | 2022-03-04 03:56 | 23 |  |  |  |  | Y |  |  |  | Y | [5 empty] | 0 | 199.24 | [23 empty] | 17.18 | 1.08 | A | [9 empty] | 52 | 0 | 892 | 0 | 0 | 169 | 0 | 792 | 0 | 642 | 0 | 0 | 124 | 14
2022-03-03 | B69389 | 2 | 저탄소 | SHPG2 | 잔강최소화 | Al 탈산 | B | 35 | 88 | 48550 | 99.1 | A | A |  | A | 1 |  | 1 | 1555 | 1564 | 8800 |  |  | 8800 | 94.29 | 13 | 93334 | 1665 |  | Y | 48 | 44 | [7 empty] | 임현진 | 2 |  |  |  |  | Y |  | 102.75 | 11-10 | 0 | 202.68 | A |  | 1647 | 1 | 0.12 | 1588 | 1.45 | 80 | 27 | 285 | 4:45 | 18 | 18 | 0 | 55 |  | 37.13 | 0 | 0 | N2 | 2022-03-04 05:18 | 2022-03-04 06:12 | 54 | 2022-03-04 05:05 | 67 |  |  |  |  | Y | [7 empty] | 2 | 4.5 | 0.64 | 11.16 | [23 empty] | 0.04 | 0.04 | A | [9 empty] | 1118 | 1863 | 0 | 599 | 0 | 24 | 0 | 644 | 0 | 100 | 0 | 0 | 164 | 25 |  |  | 6
2022-03-03 | A70010 | 1 | 고탄소 | G-AE1055LST |  | Al 탈산 | B | 19 | 40 | 53200 | 75.33 | A | A | A |  | 1 | 1 |  | 1520 | 1537 | 5300 |  |  | 5300 | 52.21 | 12 | 101520 | 1590 |  | Y | 40 | 32 |  |  | A70007 |  |  |  |  | 조관훈 | 2 | [8 empty] | 0.01 | 234.54 | A |  | 1590 | 3 | 0.27 | 1553 | 1.06 | 69 | 27 | 488 | 8:08 | 25 | 25 | 81 | 0 |  | 0 |  | 910 | N2 | 2022-03-04 05:14 | 2022-03-04 05:29 | 15 | 2022-03-04 05:14 | 15 |  |  |  |  | Y |  |  |  | Y | [5 empty] | 0 | 218.9 | [23 empty] | 18.74 | 1.08 | A | [9 empty] | 50 | 0 | 863 | 0 | 0 | 213 | 0 | 747 | 0 | 594 | 0 | 0 | 123 | 35
2022-03-03 | B69390 | 2 | 저탄소 | SHPG2 |  | Al 탈산 | B | 21 | 73 | 48550 | 98.53 | A | A |  | B | 1 |  | 1 | 1555 | 1554 | 8500 |  |  | 8500 | 91.33 | 11 | 93071 | 1650 |  | Y | 47 | 41 | [7 empty] | 임현진 | 2 | [6 empty] | 108.15 | 12-7 | 0 | 187.14 | A |  | 1639 | 1 | 0.2 | 1568 | 1.65 | 60 | 22 | 258 | 4:18 | 16 | 17 | 0 | 56 |  | 87.24 | 0 | 0 | N2 | 2022-03-04 06:27 | 2022-03-04 07:08 | 41 | 2022-03-04 06:08 | 60 |  |  |  |  | Y | [7 empty] | 8 | 4 | 0 | 21.6 | [23 empty] | 0.56 | 0.56 | A | [9 empty] | 1298 | 1777 | 0 | 565 | 0 | 30 | 0 | 699 | 0 | 155 | 0 | 0 | 101 | 23 |  |  | 4
2022-03-03 | A70011 | 1 | 고탄소 | G-AE1055LST |  | Al 탈산 | B | 11 | 30 | 51600 | 77.72 | A | A | B |  | 1 | 1 |  | 1520 | 1534 | 5100 |  |  | 5100 | 50.24 | 12 | 101520 | 1587 |  | Y | 41 | 30 |  |  | A70008 |  |  |  |  | 조관훈 | 2 | [6 empty] | 102.6 | 13-1 | 0 | 157.28 | A |  | 1587 | 3 | 0.26 | 1548 | 1.11 | 64 | 25 | 271 | 4:31 | 25 | 25 | 82 | 0 |  | 0 |  | 910 | N2 | 2022-03-04 06:25 | 2022-03-04 06:37 | 13 | 2022-03-04 06:23 | 15 |  |  |  |  | Y |  |  |  | Y | [5 empty] | 0 | 214.77 | [23 empty] | 0 | 0 | A | [9 empty] | 61 | 0 | 892 | 12 | 0 | 203 | 0 | 745 | 0 | 540 | 0 | 0 | 143 | 30
2022-03-03 | B69391 | 2 | 저탄소 | SHPG2 |  | Al 탈산 | B | 6 | 70 | 49800 | 101.22 | A | B |  | B | 1 |  | 1 | 1555 | 1526 | 10000 |  |  | 10000 | 98.49 | 12 | 101532 | 1644 |  | Y | 53 | 48 | [7 empty] | 임현진 | 2 |  |  |  |  | Y |  | 105 | 12-5 | 0 | 307.83 | A |  | 1639 | 1 | 0.13 | 1584 | 0 | 76 | 30 | 277 | 4:37 | 16 | 17 | 0 | 57 |  | 48.17 | 0 | 0 | N2 | 2022-03-04 07:34 | 2022-03-04 08:13 | 39 | 2022-03-04 07:22 | 51 |  |  |  |  | Y | [8 empty] | 4 | 0 | 15.73 | [23 empty] | 0.27 | 0.27 | B | [9 empty] | 1090 | 1894 | 0 | 25 | 0 | 41 | 0 | 727 | 0 | 157 | 0 | 0 | 199 | 0 |  |  | 2
2022-03-04 | A70012 | 1 | 고탄소 | G-AE1055LST |  | Al 탈산 | B | 31 | 26 | 53400 | 77.28 | B | B | B |  | 1 | 1 |  | 1520 | 1558 | 4600 |  |  | 4600 | 45.31 | 12 | 101520 | 1588 |  | Y | 32 | 27 | [7 empty] | 김형철 | 2 |  | Y |  |  |  |  | 113.15 | 14-3 | 0 | 198.18 | A |  | 1588 | 3 | 0.26 | 1546 | 0.95 | 62 | 21 | 326 | 5:26 | 25 | 25 | 83 | 0 |  | 0 |  | 910 | N2 | 2022-03-04 07:26 | 2022-03-04 07:45 | 20 | 2022-03-04 07:24 | 21 |  |  |  |  | Y |  |  |  | Y | [5 empty] | 0 | 269.56 | [23 empty] | 1.28 | 0 | A | [9 empty] | 75 | 0 | 972 | 14 | 0 | 174 | 0 | 753 | 0 | 557 | 0 | 0 | 31 | 31
2022-03-04 | A70013 | 1 | 고탄소 | G-AE1055LST |  | Al 탈산 | B | 16 | 1 | 0 | 76.43 | B | B | B |  | 1 | 1 |  | 1520 | 1537 | 6000 |  |  | 6000 | 70.92 | 10 | 84600 | 1612 |  | Y | 37 | 32 | [7 empty] | 김형철 | 2 |  | Y | [6 empty] | 0 | 78.92 | A |  | 1612 | 3 | 0.25 | 1561 | 1.31 | 77 | 18 | 269 | 4:29 | 25 | 25 | 84 | 0 |  | 0 |  | 910 | N2 | 2022-03-04 08:23 | 2022-03-04 09:00 | 37 | 2022-03-04 08:22 | 38 |  |  |  |  | Y |  |  |  | Y | [5 empty] | 0 | 236.87 | [23 empty] | 2.46 | 0 | A | [9 empty] | 74 | 0 | 898 | 0 | 0 | 170 | 0 | 695 | 0 | 545 | 0 | 0 | 108 | 33
2022-03-04 | B69392 | 2 | 저탄소 | SHPG2 |  | Al 탈산 | B | 30 | 82 | 49600 | 102.88 | B | B |  | B | 1 |  | 1 | 1555 | 1571 | 9100 |  |  | 9100 | 97.77 | 11 | 93071 | 1621 |  | Y | 59 | 46 | 합금철 투입구 막힘 작업지연 |  | B69389 | 03 |  |  |  | 임승우 | 2 |  |  | Y |  | Y |  | 112.2 | 12-9 | 0 | 401.62 | A |  | 1627 | 1 | 0.16 | 1578 | 1.22 | 70 | 31 | 278 | 4:38 | 16 | 16 | 0 | 58 |  | 50.86 | 0 | 0 | N2 | 2022-03-04 08:54 | 2022-03-04 09:14 | 20 | 2022-03-04 08:46 | 29 |  |  |  |  | Y | [7 empty] | 2 | 3.5 | 0 | 16.36 | LHF작업중 합금철 투입구 막힘 | [22 empty] | 0.12 | 0.12 | B | [9 empty] | 1538 | 1813 | 0 | 0 | 0 | 50 | 0 | 696 | 0 | 0 | 0 | 0 | 176 | 0
2022-03-04 | A70014 | 1 | 고탄소 | G-AE1055LST |  | Al 탈산 | B | 18 | 37 | 52400 | 80.93 | B | B | B |  | 1 | 1 |  | 1520 | 1582 | 3800 |  |  | 3800 | 37.43 | 12 | 101520 | 1593 | 375 | Y | 38 | 22 | [7 empty] | 김형철 | 2 |  | Y | [6 empty] | 0 | 181.27 | A |  | 1593 | 3 | 0.21 | 1545 | 1.17 | 61 | 20 | 297 | 4:57 | 25 | 25 | 85 | 0 |  | 0 |  | 910 | N2 | 2022-03-04 09:33 | 2022-03-04 09:57 | 24 | 2022-03-04 09:31 | 26 |  |  |  |  | Y |  |  |  | Y | [5 empty] | 0 | 247.29 | [23 empty] | 3.91 | 0 | A | [9 empty] | 101 | 0 | 913 | 11 | 0 | 200 | 0 | 648 | 0 | 507 | 0 | 0 | 27 | 31
2022-03-04 | B69393 | 2 | 저탄소 | SHPG2 | TUNDISH교체전 | Al 탈산 | B | 19 | 41 | 52800 | 89 | B | B |  | B | 1 |  | 1 | 1555 | 1553 | 8200 |  |  | 8200 | 88.1 | 11 | 93071 | 1630 |  | Y | 47 | 39 |  |  | B69390 | 03 |  |  |  | 임승우 | 2 | [6 empty] | 106.2 | 13-2 | 0 | 264.85 | A |  | 1628 | 1 | 0.15 | 1579 | 1.4 | 71 | 20 | 268 | 4:28 | 16 | 16 | 0 | 59 |  | 43.68 | 0 | 0 | N2 | 2022-03-04 09:52 | 2022-03-04 10:18 | 26 | 2022-03-04 09:45 | 33 |  |  |  |  | Y | [8 empty] | 3.5 | 0 | 12.59 | [23 empty] | 0.01 | 0.01 | A | [9 empty] | 1350 | 1658 | 0 | 46 | 0 | 51 | 0 | 602 | 0 | 0 | 0 | 0 | 176 | 3
2022-03-04 | A70015 | 1 | 고탄소 | G-AE1055LST |  | Al 탈산 | B | 11 | 31 | 52300 | 81.68 | B | B | B |  | 1 | 1 |  | 1520 | 1589 | 4100 |  |  | 4100 | 40.39 | 12 | 101520 | 1592 |  | Y | 41 | 22 | [7 empty] | 김형철 | 2 |  |  | Y |  |  |  | 108.15 | 13-7 | 0 | 267.18 | A |  | 1585 | 3 | 0.2 | 1551 | 0.85 | 67 | 26 | 300 | 5:00 | 25 | 25 | 86 | 0 |  | 0 |  | 910 | N2 | 2022-03-04 10:33 | 2022-03-04 10:53 | 20 | 2022-03-04 10:31 | 22 |  |  |  |  | Y |  |  |  | Y | [5 empty] | 0 | 239.42 | [23 empty] | 13.33 | 0 | A | [9 empty] | 0 | 0 | 816 | 10 | 0 | 155 | 0 | 862 | 0 | 646 | 0 | 0 | 53 | 25
2022-03-04 | B69394 | 2 | 중탄소 | SCM440 | TUNDISH교체 | Al 탈산 | B | 21 | 74 | 47550 | 102.38 | B | B |  | B | 1 |  | 1 | 1540 | 1580 | 8000 |  |  | 8000 | 79.56 | 12 | 100554 | 1652 |  | Y | 49 | 40 |  |  | B69391 | 03 |  |  |  | 임승우 | 2 |  |  |  |  | Y |  | 110.95 | 12-10 | 0 | 235.94 | A |  | 1654 | 1 | 0.14 | 1587 | 1.39 | 91 | 43 | 274 | 4:34 | 15 | 21 | 0 | 60 | 100 | 57.75 | 0 | 0 | N2 | 2022-03-04 11:04 | 2022-03-04 11:34 | 30 | 2022-03-04 10:51 | 43 |  |  |  |  | N | [7 empty] | 4 | 4 | 0 | 18.41 | [16 empty] | 1 |  |  | 1.51 |  |  |  | 0.26 | 0.26 | A | [9 empty] | 1250 | 0 | 182 | 51 | 0 | 209 | 0 | 447 | 0 | 307 | 0 | 0 | 57 | 5 |  |  | 4 |  | 1
2022-03-04 | A70016 | 1 | 고탄소 | G-AE1055LST |  | Al 탈산 | B | 31 | 27 | 53350 | 77.58 | B | B | B |  | 1 | 1 |  | 1520 | 1548 | 5200 |  |  | 5200 | 51.22 | 12 | 101520 | 1595 |  | Y | 41 | 29 | [7 empty] | 김형철 | 2 |  | Y |  |  |  |  | 105.9 | 13-5 | 0 | 167.81 | A |  | 1595 | 3 | 0.21 | 1554 | 1.17 | 70 | 28 | 268 | 4:28 | 25 | 25 | 87 | 0 |  | 0 |  | 910 | N2 | 2022-03-04 11:29 | 2022-03-04 11:54 | 26 | 2022-03-04 11:27 | 28 |  |  |  |  | Y |  |  |  | Y | [5 empty] | 0 | 216.77 | [23 empty] | 0 | 0 | A | [9 empty] | 0 | 0 | 814 | 20 | 0 | 159 | 0 | 985 | 0 | 694 | 0 | 0 | 82 | 42
2022-03-04 | B69395 | 2 | 중탄소 | SCM440 |  | Al 탈산 | B | 6 | 71 | 49900 | 93.87 | B | B |  | B | 1 |  | 1 | 1540 | 1536 | 6600 |  |  | 6600 | 68.12 | 12 | 96888 | 1627 | 718 | Y | 45 | 33 |  |  | B69392 | 03 |  |  |  | 임승우 | 2 |  |  |  |  | Y |  | 107.4 | 12-7 | 0.01 | 106.01 | A |  | 1611 | 1 | 0.14 | 1563 | 1.11 | 67 | 27 | 291 | 4:51 | 15 | 16 | 0 | 61 | 120 | 33.21 | 0 | 0 | N2 | 2022-03-04 11:58 | 2022-03-04 12:41 | 43 | 2022-03-04 11:45 | 56 | [14 empty] | 0 | 11.48 | [20 empty] | 0.84 |  |  | 0.4 | 0.4 | A | [9 empty] | 1123 | 0 | 569 | 0 | 0 | 275 | 0 | 551 | 0 | 208 | 0 | 0 | 79 | 0 |  |  | 2
2022-03-04 | A70017 | 1 | 고탄소 | G-AE1055LST |  | Al 탈산 | B | 16 | 2 | 54800 | 85.73 | B | B | B |  | 1 | 1 |  | 1520 | 1569 | 4100 |  |  | 4100 | 40.39 | 12 | 101520 | 1598 |  | Y | 38 | 25 | [7 empty] | 김형철 | 2 |  | Y |  |  |  |  | 104.05 | 13-10 | 0 | 76.86 | A |  | 1598 | 3 | 0.26 | 1553 | 0.96 | 69 | 29 | 305 | 5:05 | 25 | 25 | 88 | 0 |  | 0 |  | 910 | N2 | 2022-03-04 12:40 | 2022-03-04 12:56 | 16 | 2022-03-04 12:38 | 17 |  |  |  |  | Y |  |  |  | Y | [5 empty] | 0 | 284.29 | [23 empty] | 1.4 | 0 | A | [9 empty] | 0 | 0 | 841 | 11 | 0 | 169 | 0 | 869 | 0 | 549 | 0 | 0 | 31 | 54
2022-03-04 | B69396 | 2 | 중탄소 | SCM440 |  | Al 탈산 | B | 30 | 83 | 49800 | 101.63 | B | B |  | B | 1 |  | 1 | 1540 | 1586 | 5500 |  |  | 5500 | 58.67 | 12 | 93752 | 1620 |  | Y | 42 | 33 |  |  | B696393 | 03 |  |  |  | 임승우 | 2 |  |  | Y |  |  |  | 104.4 | 12-2 | 0 | 196.19 | A |  | 1616 | 1 | 0.21 | 1554 | 1.31 | 58 | 17 | 331 | 5:31 | 15 | 16 | 0 | 62 |  | 62 | 0 | 0 | N2 | 2022-03-04 13:08 | 2022-03-04 13:52 | 43 | 2022-03-04 12:48 | 64 |  |  |  |  | N | [7 empty] | 7 | 4.2 | 0 | 21.81 | [20 empty] | 0.57 |  |  | 0.34 | 0.34 | A | [9 empty] | 1179 | 0 | 193 | 52 | 0 | 292 | 0 | 557 | 0 | 208 | 0 | 0 | 57 | 0
2022-03-04 | A70018 | 1 | 고탄소 | G-AE1055LST |  | Al 탈산 | B | 18 | 38 | 0 | 71.77 | B | B | B |  | 1 | 1 |  | 1520 | 1580 | 3400 |  |  | 3400 | 33.49 | 12 | 101520 | 1586 |  | Y | 34 | 20 | [7 empty] | 김형철 | 2 |  | Y |  |  |  |  | 157.4 |  | 0 | 105.62 | A |  | 1586 | 3 | 0.26 | 1551 | 0.95 | 67 | 27 | 270 | 4:30 | 25 | 25 | 89 | 0 |  | 0 |  | 910 | N2 | 2022-03-04 13:22 | 2022-03-04 13:55 | 33 | 2022-03-04 13:21 | 34 |  |  |  |  | Y |  |  |  | Y | [5 empty] | 0 | 227.7 | [23 empty] | 2.3 | 0 | A | [9 empty] | 39 | 0 | 876 | 15 | 0 | 183 | 0 | 716 | 0 | 545 | 0 | 0 | 36 | 51
2022-03-04 | B69397 | 2 | 중탄소 | SCM440 |  | Al 탈산 | B | 19 | 42 | 53200 | 113.33 | B | B |  | B | 1 |  | 1 | 1540 | 1596 | 6700 |  |  | 6700 | 43.16 | 20 | 155235 | 1634 |  | Y | 50 | 38 | [7 empty] | 임승우 | 2 | [6 empty] | 105.4 | 13-1 | 0 | 167.24 | A |  | 1632 | 1 | 0.29 | 1566 | 1.26 | 70 | 19 | 296 | 4:56 | 15 | 16 | 0 | 63 |  | 167.34 | 0 | 0 | N2 | 2022-03-04 14:23 | 2022-03-04 14:58 | 35 | 2022-03-04 13:53 | 65 |  |  |  |  | N | [7 empty] | 2 | 3.8 | 0.9 | 36.18 | [20 empty] | 0.81 |  |  | 0.08 | 0.08 | A | [9 empty] | 1335 | 0 | 204 | 32 | 0 | 283 | 0 | 758 | 0 | 210 | 0 | 0 | 98 | 0
2022-03-04 | A70019 | 1 | 고탄소 | G-AE1055LST |  | Al 탈산 | B | 11 | 32 | 52800 | 73.87 | B | B | D |  | 1 | 1 |  | 1520 | 1534 | 5400 |  |  | 5400 | 53.19 | 12 | 101520 | 1598 |  | Y | 41 | 30 | [7 empty] | 김형철 | 2 |  | Y |  |  |  |  | 106.4 | 13-5 | 0 | 110.03 | A |  | 1598 | 3 | 0.26 | 1555 | 1.3 | 71 | 27 | 372 | 6:12 | 25 | 25 | 90 | 0 |  | 0 |  | 910 | N2 | 2022-03-04 14:26 | 2022-03-04 14:56 | 30 | 2022-03-04 14:26 | 30 |  |  |  |  | Y |  |  |  | Y | [5 empty] | 0 | 210.36 | [23 empty] | 5.39 | 0 | A | [9 empty] | 0 | 0 | 858 | 0 | 0 | 178 | 0 | 865 | 0 | 645 | 0 | 0 | 137 | 39
2022-03-04 | B69398 | 2 | 중탄소 | AE4140Q |  | Al 탈산 | B | 21 | 75 | 47750 | 123.73 | B | D |  | D | 1 |  | 1 | 1540 | 1594 | 7300 |  |  | 7300 | 174.72 | 7 | 41781 | 1635 |  | Y | 64 | 39 | [7 empty] | 임승우 | 2 |  |  |  |  | Y |  |  |  | 80.98 | 0 | A |  | 1633 | 1 | 0.3 | 1563 | 1.81 | 69 | 31 | 189 | 3:09 | 18 | 19 | 0 | 64 | 230 | 225.42 | 0 | 0 | AR | 2022-03-04 15:33 | 2022-03-04 16:05 | 32 | 2022-03-04 15:00 | 65 |  |  |  |  | Y | [7 empty] | 3 | 4 | 48.3 | 0 | [20 empty] | 0.74 |  |  | 0.19 | 0.19 | A | [9 empty] | 1371 | 0 | 557 | 41 | 0 | 210 | 0 | 754 | 0 | 210 | 0 | 0 | 0 | 13 |  |  | 21
2022-03-04 | A70020 | 1 | 고탄소 | G-AE1055LST |  | Al 탈산 | B | 31 | 28 | 52800 | 74.02 | D | D | D |  | 1 | 1 |  | 1520 | 1578 | 4000 |  |  | 4000 | 39.4 | 12 | 101520 | 1589 |  | Y | 40 | 32 | [7 empty] | 김덕진 | 2 |  | Y |  |  | N |  | 104.1 | 13-3 | 0 | 178.59 | A |  | 1589 | 3 | 0.23 | 1555 | 1 | 71 | 29 | 260 | 4:20 | 25 | 25 | 91 | 0 |  | 0 |  | 800 | N2 | 2022-03-04 15:27 | 2022-03-04 15:57 | 30 | 2022-03-04 15:26 | 31 |  |  |  |  | Y |  |  |  | Y | [5 empty] | 0 | 193.27 | [23 empty] | 7.94 | 0 | A | [9 empty] | 25 | 0 | 831 | 13 | 0 | 149 | 0 | 753 | 0 | 610 | 0 | 0 | 200 | 24
2022-03-04 | A70021 | 1 | 고탄소 | G-AE1055LST |  | Al 탈산 | B | 16 | 3 | 54900 | 78.15 | D | D | D |  | 1 | 1 |  | 1520 | 1578 | 4100 |  |  | 4100 | 48.46 | 10 | 84600 | 1600 |  | Y | 41 | 33 | [7 empty] | 김덕진 | 2 |  | Y |  |  | N |  | 100.7 | 13-5 | 0.01 | 41.06 | A |  | 1600 | 3 | 0.24 | 1556 | 1.22 | 72 | 27 | 292 | 4:52 | 25 | 25 | 92 | 0 |  | 0 |  | 800 | N2 | 2022-03-04 16:33 | 2022-03-04 16:57 | 24 | 2022-03-04 16:31 | 26 |  |  |  |  | Y |  |  |  | Y | [5 empty] | 0 | 201 | [23 empty] | 0.02 | 0 | A | [9 empty] | 0 | 0 | 762 | 15 | 0 | 161 | 0 | 867 | 0 | 704 | 0 | 0 | 153 | 38
2022-03-04 | B69399 | 2 | 중탄소 | AE4140Q |  | Al 탈산 | B | 6 | 72 | 49700 | 94.12 | D | D |  | D | 1 |  | 1 | 1540 | 1530 | 7900 |  |  | 7900 | 77.51 | 15 | 101921 | 1616 |  | Y | 44 | 36 | [7 empty] | 김규완 | 2 |  |  |  |  | Y |  | 105.3 | 12-5 | 121.14 | 0 | A |  | 1620 | 1 | 0.3 | 1557 | 1.4 | 63 | 27 | 228 | 3:48 | 18 | 20 | 0 | 65 | 300 | 270.13 | 0 | 0 | AR | 2022-03-04 16:49 | 2022-03-04 17:10 | 21 | 2022-03-04 16:39 | 31 |  |  |  |  | Y | [7 empty] | 3 | 4.5 | 63.48 | 0 | [20 empty] | 0.74 |  |  | 0.27 | 0.27 | A | [9 empty] | 1418 | 27 | 99 | 11 | 0 | 207 | 0 | 796 | 0 | 209 | 0 | 0 | 53 | 0 |  |  | 22
2022-03-04 | B69400 | 2 | 고탄소 | G-AE1055LST | TUNDISH교체전 | Al 탈산 | B | 30 | 84 | 49900 | 73.15 | D | D | D |  | 2 | 1 |  | 1530 | 1560 | 3100 | 1500 |  | 4600 | 56.86 | 10 | 80904 | 1589 |  | Y | 30 | 18 |  | Y | [5 empty] | 김규완 | 2 |  |  |  |  | Y |  | 104.8 | 12-2 | 0 | 35.06 | A |  | 1589 | 3 | 0.24 | 1539 | 1.16 | 55 | 17 | 395 | 6:35 | 25 | 25 | 93 | 0 |  | 0 |  | 600 | N2 | 2022-03-04 17:43 | 2022-03-04 17:59 | 16 | 2022-03-04 17:43 | 17 |  |  |  |  | Y |  |  |  | Y | [5 empty] | 0 | 205.78 | [23 empty] | 1.54 | 0 | A | [9 empty] | 0 | 0 | 381 | 9 | 0 | 231 | 0 | 796 | 0 | 303 | 0 | 0 | 0 | 92
2022-03-04 | A70022 | 1 | 중탄소 | AE4140Q | 잔강최소화전 | Al 탈산 | B | 18 | 39 | 51900 | 86.68 | D | D |  | D | 2 |  | 1 | 1530 | 1560 | 6000 | 1000 |  | 7000 | 61.56 | 16 | 113714 | 1624 |  | Y | 37 | 30 |  | Y | [5 empty] | 김덕진 | 2 |  | Y |  |  | Y |  | 99.5 | 12-6 | 70.88 | 0 | A |  | 1624 | 1 | 0.29 | 1566 | 1.39 | 72 | 30 | 199 | 3:19 | 18 | 19 | 0 | 66 |  | 223.46 | 0 | 0 | AR | 2022-03-04 17:56 | 2022-03-04 18:18 | 23 | 2022-03-04 17:44 | 34 | [14 empty] | 52.23 | 0 | [20 empty] | 0.81 |  |  | 0 | 0 | A | [9 empty] | 2188 | 404 | 0 | 489 | 0 | 139 | 0 | 597 | 0 | 498 | 0 | 0 | 171 | 933 |  |  | 22
2022-03-04 | B69401 | 2 | 저탄소 | FPA-20NICRMOHM2 | TUNDISH교체 | Si 탈산 | B | 19 | 43 | 52950 | 102.25 | D | D |  | D | 1 |  | 1 | 1555 | 1566 | 9300 |  |  | 9300 | 91.6 | 12 | 101532 | 1644 |  | Y | 49 | 58 | [7 empty] | 김규완 | 2 |  |  |  |  | Y |  | 101.25 | 12-7 | 0 | 253.84 | A |  | 1662 | 1 | 0.32 | 1597 | 1.79 | 89 | 27 | 251 | 4:11 | 16 | 17 | 0 | 67 |  | 263.66 | 0 | 0 | N2 | 2022-03-04 19:14 | 2022-03-04 19:36 | 22 | 2022-03-04 18:54 | 41 |  |  |  |  | N | [7 empty] | 11 | 4 | 0 | 56.21 | [16 empty] | 0.9 |  |  | 2.36 | 1.75 |  |  | 0 | 0 | A | [9 empty] | 808 | 298 | 0 | 527 | 0 | 0 | 0 | 703 | 0 | 0 | 0 | 0 | 133 | 13 |  |  | 6 |  | 1
2022-03-04 | A70023 | 1 | 중탄소 | SCR440B1 | 잔강최소화 | Al 탈산 | B | 11 | 33 | 52800 | 60.75 | D | D | D |  | 1 | 1 |  | 1530 | 1603 | 2500 |  |  | 2500 | 26.86 | 11 | 93071 | 1603 |  | Y | 40 | 15 | [7 empty] | 김덕진 | 2 |  | Y |  |  | N |  |  |  | 122.01 | 2.28 | A |  | 1603 | 3 | 0.31 | 1584 | 1 | 90 | 28 | 256 | 4:16 | 13 | 13 | 94 | 0 |  | 0 |  | 500 | AR | 2022-03-04 18:38 | 2022-03-04 19:41 | 63 | 2022-03-04 18:36 | 65 |  |  |  |  | N |  |  |  | Y | [5 empty] | 61.88 | 7.42 | [23 empty] | 2.73 | 0 | A | [9 empty] | 1453 | 0 | 201 | 0 | 0 | 186 | 0 | 489 | 0 | 398 | 0 | 0 | 0 | 6
2022-03-04 | B69402 | 2 | 저탄소 | FPA-20NICRMOHM2 |  | Si 탈산 | B | 21 | 76 | 47950 | 97.65 | D | D |  | D | 1 |  | 1 | 1555 | 1571 | 8000 |  |  | 8000 | 94.55 | 10 | 84610 | 1640 |  | Y | 42 | 39 | [7 empty] | 김규완 | 2 |  |  |  |  | Y |  | 101.45 | 12-1 | 0 | 172.77 | A |  | 1644 | 1 | 0.27 | 1580 | 1.65 | 72 | 25 | 250 | 4:10 | 16 | 17 | 0 | 68 | 380 | 261.91 | 0 | 0 | N2 | 2022-03-04 20:10 | 2022-03-04 20:43 | 33 | 2022-03-04 19:48 | 55 |  |  |  |  | N | [8 empty] | 4.5 | 0 | 52.69 | [23 empty] | 0 | 0 | B | [9 empty] | 961 | 202 | 0 | 530 | 0 | 0 | 0 | 699 | 0 | 0 | 0 | 0 | 56 | 10 |  |  | 4
2022-03-04 | A70024 | 1 | 중탄소 | SCR440B1 |  | Al 탈산 | B | 31 | 29 | 53400 | 75.5 | D | D | D |  | 1 | 1 |  | 1530 | 1585 | 4400 |  |  | 4400 | 44.74 | 14 | 98338 | 1605 |  | Y | 40 | 22 | [7 empty] | 김덕진 | 2 |  | Y | [6 empty] | 144.86 | 0 | A |  | 1605 | 3 | 0.3 | 1564 | 1.14 | 70 | 27 | 274 | 4:34 | 15 | 15 | 95 | 0 |  | 0 |  | 700 | AR | 2022-03-04 19:59 | 2022-03-04 20:45 | 46 | 2022-03-04 19:58 | 46 |  |  |  |  | N |  |  |  | Y | [5 empty] | 79.59 | 87.97 | [23 empty] | 4.48 | 0 | A | [9 empty] | 1481 | 0 | 182 | 0 | 0 | 180 | 0 | 492 | 0 | 400 | 0 | 0 | 0 | 36
2022-03-04 | B69403 | 2 | 저탄소 | FPA-20NICRMOHM2 |  | Si 탈산 | B | 6 | 73 | 50300 | 100.3 | D | D |  | D | 1 |  | 1 | 1555 | 1554 | 8400 |  |  | 8400 | 82.73 | 12 | 101532 | 1644 |  | Y | 45 | 40 | [7 empty] | 김규완 | 2 |  |  |  |  | Y |  | 95.4 | 11-5 | 0 | 277.82 | A |  | 1648 | 1 | 0.5 | 1583 | 1.68 | 75 | 24 | 282 | 4:42 | 16 | 17 | 0 | 69 | 400 | 42.5 | 0 | 0 | N2 | 2022-03-04 21:09 | 2022-03-04 21:51 | 42 | 2022-03-04 20:47 | 64 |  |  |  |  | N | [7 empty] | 13 | 5 | 18.12 | 8 | [23 empty] | 0 | 0 | B | [9 empty] | 697 | 336 | 0 | 552 | 0 | 0 | 0 | 802 | 0 | 0 | 0 | 0 | 53 | 7 |  |  | 4
2022-03-04 | A70025 | 1 | 중탄소 | SCR440B1 |  | Al 탈산 | B | 16 | 4 | 54600 | 66.5 | D | D | D |  | 1 | 1 |  | 1530 | 1571 | 5000 |  |  | 5000 | 53.72 | 11 | 93071 | 1596 |  | Y | 40 | 24 | [7 empty] | 김덕진 | 2 |  | Y |  |  |  |  | 102.25 | 13-7 | 134.37 | 0 | A |  | 1596 | 3 | 0.3 | 1561 | 1.3 | 67 | 15 | 263 | 4:23 | 13 | 14 | 96 | 0 |  | 0 |  | 700 | AR | 2022-03-04 20:57 | 2022-03-04 21:51 | 53 | 2022-03-04 20:57 | 54 |  |  |  |  | N |  |  |  | Y | [5 empty] | 84.13 | 42.69 | [23 empty] | 5.76 | 0 | A | [9 empty] | 1458 | 0 | 192 | 0 | 0 | 155 | 0 | 865 | 0 | 598 | 0 | 0 | 195 | 44
2022-03-04 | B69404 | 2 | 저탄소 | FPA-20NICRMOHM2 |  | Si 탈산 | B | 30 | 85 | 50200 | 104 | D | D |  | D | 1 |  | 1 | 1555 | 1559 | 9300 |  |  | 9300 | 91.6 | 12 | 101532 | 1659 |  | Y | 47 | 44 | [7 empty] | 김규완 | 2 |  |  |  |  | Y |  | 107.6 | 12-5 | 0 | 243.12 | A |  | 1654 | 1 | 0.21 | 1582 | 1.94 | 74 | 22 | 263 | 4:23 | 16 | 17 | 0 | 70 |  | 111.68 | 0 | 0 | N2 | 2022-03-04 22:23 | 2022-03-04 22:58 | 35 | 2022-03-04 21:59 | 59 |  |  |  |  | N | [8 empty] | 4.5 | 23.42 | 5.84 | [23 empty] | 0 | 0 | B | [9 empty] | 1057 | 111 | 0 | 600 | 0 | 0 | 0 | 999 | 0 | 0 | 0 | 0 | 100 | 0 |  |  | 4
2022-03-04 | A70026 | 1 | 중탄소 | SCR440B1 |  | Al 탈산 | B | 18 | 40 | 51800 | 67.95 | D | D | A |  | 1 | 1 |  | 1530 | 1521 | 6100 |  |  | 6100 | 60.08 | 12 | 101532 | 1605 | 363 | Y | 43 | 30 | [7 empty] | 김덕진 | 2 |  |  |  |  | Y |  | 100.95 | 12-7 | 160.86 | 0 | A |  | 1605 | 3 | 0.3 | 1567 | 1.52 | 73 | 23 | 408 | 6:48 | 13 | 13 | 97 | 0 |  | 0 |  | 600 | AR | 2022-03-04 22:11 | 2022-03-04 22:56 | 45 | 2022-03-04 22:10 | 46 | [14 empty] | 93 | 22.62 | [23 empty] | 7.37 | 0 | A | [9 empty] | 344 | 954 | 0 | 19 | 0 | 157 | 0 | 655 | 0 | 601 | 0 | 0 | 161 | 0
2022-03-04 | B69405 | 2 | 중탄소 | SCR440B1 | TUNDISH교체전 | Al 탈산 | B | 19 | 44 | 52600 | 73.43 | D | A | A |  | 1 | 1 |  | 1540 | 1508 | 7700 |  |  | 7700 | 71.86 | 14 | 107155 | 1617 |  | Y | 45 | 40 | [7 empty] | 김규완 | 2 | [6 empty] | 102.55 | 12-8 | 50.66 | 0 | A |  | 1617 | 3 | 0.29 | 1584 | 1.14 | 90 | 40 | 313 | 5:13 | 13 | 13 | 98 | 0 |  | 0 |  | 800 | AR | 2022-03-04 23:08 | 2022-03-05 | 52 | 2022-03-04 23:08 | 52 |  |  |  |  | N |  |  |  | Y | [5 empty] | 90.53 | 57.7 | [23 empty] | 8.61 | 0 | B | [9 empty] | 1475 | 0 | 681 | 0 | 0 | 183 | 0 | 506 | 0 | 0 | 0 | 0 | 0 | 0
2022-03-04 | A70027 | 1 | 저탄소 | FPA-20NICRMOHM2 |  | Si 탈산 | B | 11 | 34 | 52100 | 107.8 | A | A |  | A | 1 |  | 1 | 1540 | 1549 | 8500 |  |  | 8500 | 83.72 | 12 | 101532 | 1649 |  | Y | 47 | 43 | B69405 C% 오버로 강종교체 | [5 empty] | 타호기와 강종변경 | 김덕진 | 2 | [6 empty] | 104.95 | 13-3 | 31.06 | 238.12 | A |  | 1653 | 1 | 0.14 | 1585 | 0 | 77 | 26 | 301 | 5:01 | 16 | 17 | 0 | 71 |  | 89.69 | 0 | 0 | N2 | 2022-03-04 23:55 | 2022-03-05 00:08 | 13 | 2022-03-04 23:32 | 36 |  |  |  |  | N | [8 empty] | 4.5 | 26.61 | 0 | [23 empty] | 0 | 0 | B | [9 empty] | 522 | 567 | 0 | 585 | 0 | 127 | 0 | 498 | 0 | 401 | 0 | 0 | 0 | 0 |  |  | 6
2022-03-04 | B69406 | 2 | 저탄소 | FPA-20NICRMOHM2 |  | Si 탈산 | B | 21 | 77 | 47800 | 108.32 | A | A |  | A | 1 |  | 1 | 1555 | 1521 | 9900 |  |  | 9900 | 97.51 | 12 | 101532 | 1665 |  | Y | 54 | 49 | [7 empty] | 박용우 | 2 | [6 empty] | 96.5 | 11-6 | 19.02 | 73.95 | A |  | 1646 | 1 | 0.17 | 1580 | 1.65 | 72 | 29 | 269 | 4:29 | 16 | 17 | 0 | 72 |  | 130.39 | 0 | 0 | N2 | 2022-03-05 00:52 | 2022-03-05 01:16 | 24 | 2022-03-05 00:35 | 42 |  |  |  |  | N | [8 empty] | 5 | 2.72 | 28.76 | [23 empty] | 0 | 0 | B | [9 empty] | 0 | 940 | 0 | 834 | 0 | 0 | 0 | 1046 | 0 | 0 | 0 | 0 | 337 | 5 |  |  | 6
2022-03-04 | A70028 | 1 | 중탄소 | SM45CB | TUNDISH교체 | Si 탈산 | B | 31 | 30 | 53300 | 78.1 | A | A | A |  | 1 | 1 |  | 1530 | 1571 | 5400 |  |  | 5400 | 55.07 | 12 | 98065 | 1641 |  | Y | 46 | 26 | [7 empty] | 정용태 | 3 | [6 empty] | 98.4 | 12-7 | 0 | 182.61 | A |  | 1641 | 3 | 0.25 | 1597 | 1.47 | 104 | 38 | 304 | 5:04 | 14 | 20 | 99 | 0 |  | 0 |  | 800 | N2 | 2022-03-05 00:28 | 2022-03-05 01:30 | 62 | 2022-03-05 00:26 | 64 | [14 empty] | 0.72 | 170.78 | [19 empty] | 2.27 |  |  |  | 50.59 | 0 | A | [9 empty] | 0 | 0 | 0 | 0 | 0 | 144 | 0 | 497 | 0 | 398 | 0 | 0 | 0 | 0 |  |  | 7 |  | 1
2022-03-04 | B69407 | 2 | 저탄소 | FPA-20NICRMOHM2 |  | Si 탈산 | B | 6 | 74 | 49550 | 103.93 | A | A |  | A | 1 |  | 1 | 1555 | 1568 | 7900 |  |  | 7900 | 77.81 | 12 | 101532 | 1640 |  | Y | 43 | 38 | [7 empty] | 박용우 | 2 | [8 empty] | 0 | 243.33 | A |  | 1626 | 1 | 0.13 | 1564 | 1.31 | 56 | 16 | 240 | 4:00 | 16 | 17 | 0 | 73 |  | 95.1 | 0 | 0 | N2 | 2022-03-05 01:58 | 2022-03-05 02:21 | 23 | 2022-03-05 01:36 | 45 |  |  |  |  | N | [8 empty] | 4 | 0 | 25.94 | [23 empty] | 0 | 0 | A | [9 empty] | 952 | 284 | 110 | 786 | 0 | 0 | 0 | 399 | 0 | 0 | 0 | 0 | 98 | 10 |  |  | 4
2022-03-04 | A70029 | 1 | 중탄소 | SM45CB |  | Si 탈산 | B | 16 | 5 | 54800 | 79.18 | A | A | A |  | 1 | 1 |  | 1530 | 1556 | 5100 |  |  | 5100 | 55.17 | 12 | 92436 | 1600 |  | Y | 42 | 38 | [7 empty] | 정용태 | 3 | [6 empty] | 98.6 | 13-3 | 0 | 121.81 | A |  | 1600 | 3 | 0.28 | 1568 | 0.86 | 75 | 28 | 282 | 4:42 | 14 | 15 | 100 | 0 |  | 0 |  | 800 | N2 | 2022-03-05 01:44 | 2022-03-05 02:32 | 48 | 2022-03-05 01:44 | 48 | [14 empty] | 0 | 11.69 | [23 empty] | 58.29 | 0 | A | [9 empty] | 0 | 0 | 0 | 0 | 0 | 129 | 0 | 645 | 0 | 495 | 0 | 0 | 78 | 34
2022-03-04 | B69408 | 2 | 저탄소 | FPA-20NICRMOHM2 | TUNDISH교체전 | Si 탈산 | B | 30 | 86 | 49300 | 97.87 | A | A |  | A | 1 |  | 1 | 1555 | 1533 | 9800 |  |  | 9800 | 86.07 | 14 | 113866 | 1653 |  | Y | 49 | 47 | [7 empty] | 박용우 | 2 | [6 empty] | 107.4 | 12-4 | 0 | 255.93 | A |  | 1644 | 1 | 0.17 | 1585 | 1.64 | 77 | 21 | 261 | 4:21 | 16 | 17 | 0 | 74 |  | 68.45 | 0 | 0 | N2 | 2022-03-05 02:52 | 2022-03-05 03:32 | 40 | 2022-03-05 02:36 | 56 |  |  |  |  | N | [7 empty] | 2 | 3.8 | 16.98 | 1.04 | [23 empty] | 0 | 0 | B | [9 empty] | 846 | 380 | 0 | 871 | 0 | 0 | 0 | 400 | 0 | 0 | 0 | 0 | 102 | 7 |  |  | 6
2022-03-04 | A70030 | 1 | 중탄소 | SM45CB |  | Si 탈산 | B | 18 | 41 | 51700 | 82.47 | A | A | A |  | 1 | 1 |  | 1530 | 1554 | 5600 |  |  | 5600 | 56.44 | 12 | 99225 | 1602 |  | Y | 43 | 30 | [7 empty] | 정용태 | 3 | [6 empty] | 102.2 | 12-8 | 0 | 172.27 | A |  | 1602 | 3 | 0.26 | 1566 | 0.92 | 73 | 27 | 497 | 8:17 | 14 | 15 | 101 | 0 |  | 0 |  | 900 | N2 | 2022-03-05 02:48 | 2022-03-05 03:31 | 43 | 2022-03-05 02:47 | 44 | [14 empty] | 0 | 233.17 | [23 empty] | 59.66 | 0 | A | [9 empty] | 0 | 0 | 0 | 19 | 0 | 129 | 0 | 783 | 0 | 585 | 0 | 0 | 69 | 23
2022-03-04 | B69409 | 2 | 중탄소 | SM45CB |  | Si 탈산 | B | 19 | 45 | 52550 | 93.08 | A | A |  | A | 1 |  | 1 | 1540 | 1553 | 6500 |  |  | 6500 | 43.23 | 18 | 150371 | 1633 |  | Y | 43 | 39 | [7 empty] | 박용우 | 2 | [6 empty] | 100.75 | 12-6 | 0 | 205.05 | A |  | 1626 | 1 | 0.16 | 1565 | 1.33 | 72 | 28 | 342 | 5:42 | 14 | 19 | 0 | 75 |  | 77.47 | 0 | 0 | N2 | 2022-03-05 03:54 | 2022-03-05 04:38 | 43 | 2022-03-05 03:46 | 52 |  |  |  |  | N | [8 empty] | 4.5 | 20.2 | 5.3 | [23 empty] | 0 | 0 | A | [9 empty] | 0 | 0 | 0 | 17 | 0 | 152 | 0 | 1024 | 0 | 464 | 0 | 0 | 136 | 8
2022-03-04 | A70031 | 1 | 고탄소 | SMN455M | TUNDISH교체 | Al 탈산 | B | 11 | 35 | 52300 | 82 | A | A | A |  | 1 | 1 |  | 1520 | 1561 | 6900 |  |  | 6900 | 81.55 | 10 | 84610 | 1619 |  | Y | 42 | 36 | [7 empty] | 정용태 | 3 | [6 empty] | 102.55 | 12-10 | 0 | 224.38 | A |  | 1619 | 3 | 0.3 | 1587 | 0.82 | 106 | 41 | 409 | 6:49 | 16 | 20 | 102 | 0 |  | 0 |  | 800 | N2 | 2022-03-05 03:57 | 2022-03-05 05:07 | 72 | 2022-03-05 03:57 | 72 |  |  |  |  | N |  |  |  | Y | [5 empty] | 0 | 186.33 | [19 empty] | 1.84 |  |  |  | 61.17 | 0 | A | [9 empty] | 41 | 0 | 339 | 30 | 0 | 153 | 0 | 841 | 0 | 645 | 0 | 0 | 78 | 5 |  |  |  |  | 1
2022-03-04 | B69410 | 2 | 중탄소 | SM45C |  | Si 탈산 | B | 21 | 78 | 47650 | 85.6 | A | A |  | A | 1 |  | 1 | 1540 | 1527 | 6200 |  |  | 6200 | 121.4 | 6 | 51072 | 1630 | 362 | Y | 41 | 34 | [7 empty] | 박용우 | 2 | [8 empty] | 0 | 233.56 | A |  | 1620 | 1 | 0.16 | 1561 | 0 | 68 | 23 | 246 | 4:06 | 15 | 20 | 0 | 76 | 70 | 66.2 | 0 | 0 | N2 | 2022-03-05 04:45 | 2022-03-05 05:42 | 57 | 2022-03-05 04:36 | 66 |  |  |  |  | N | [8 empty] | 4.5 | 19.27 | 0 | [23 empty] | 0 | 0 | A | [9 empty] | 0 | 0 | 0 | 65 | 0 | 170 | 0 | 560 | 0 | 255 | 0 | 0 | 53 | 18
2022-03-04 | A70032 | 1 | 고탄소 | SMN455M |  | Al 탈산 | B | 31 | 31 | 52500 | 97.72 | A | A | A |  | 1 | 1 |  | 1520 | 1568 | 6100 |  |  | 6100 | 60.08 | 12 | 101532 | 1588 |  | Y | 48 | 34 | [7 empty] | 정용태 | 3 | [6 empty] | 105.65 | 13-4 | 0 | 186.47 | A |  | 1588 | 3 | 0.27 | 1563 | 0.52 | 82 | 37 | 302 | 5:02 | 16 | 16 | 103 | 0 |  | 0 |  | 800 | N2 | 2022-03-05 05:14 | 2022-03-05 06:12 | 58 | 2022-03-05 05:12 | 60 |  |  |  |  | N |  |  |  | Y | [5 empty] | 0 | 275.77 | [20 empty] | 2.08 |  |  | 0.06 | 0 | A | [9 empty] | 45 | 0 | 397 | 0 | 0 | 128 | 0 | 692 | 0 | 541 | 0 | 0 | 78 | 12
2022-03-04 | B69411 | 2 | 중탄소 | SM45C |  | Si 탈산 | B | 6 | 75 | 49650 | 128.37 | A | A |  | A | 1 |  | 1 | 1540 | 1523 | 6900 |  |  | 6900 | 74.4 | 14 | 92745 | 1644 |  | Y | 44 | 41 | [7 empty] | 박용우 | 2 | [6 empty] | 100.65 | 11-10 | 0 | 160.94 | A |  | 1631 | 1 | 0.18 | 1551 | 1.25 | 58 | 22 | 380 | 6:20 | 15 | 16 | 0 | 77 |  | 121.67 | 0 | 0 | N2 | 2022-03-05 06:27 | 2022-03-05 06:49 | 21 | 2022-03-05 05:43 | 66 | [12 empty] | 32 |  | 7.12 | 25.13 | [23 empty] | 0.17 | 0.17 | A | [9 empty] | 0 | 0 | 120 | 15 | 0 | 196 | 0 | 508 | 0 | 258 | 0 | 0 | 178 | 24
2022-03-04 | A70033 | 1 | 고탄소 | SMN455M |  | Al 탈산 | B | 16 | 6 | 54800 | 102.8 | A | A | C |  | 1 | 1 |  | 1520 | 1551 | 6700 |  |  | 6700 | 65.99 | 12 | 101532 | 1599 |  | Y | 51 | 47 | [7 empty] | 정용태 | 2 | [6 empty] | 102.55 | 13-7 | 0 | 187.83 | A |  | 1599 | 3 | 0.26 | 1568 | 0.61 | 87 | 36 | 297 | 4:57 | 16 | 18 | 104 | 0 |  | 0 |  | 900 | N2 | 2022-03-05 06:30 | 2022-03-05 07:19 | 49 | 2022-03-05 06:28 | 51 |  |  |  |  | N |  |  |  | Y | [5 empty] | 0 | 296.18 | [20 empty] | 1.06 |  |  | 0 | 0.14 | A | [9 empty] | 64 | 0 | 400 | 43 | 0 | 129 | 0 | 497 | 0 | 395 | 0 | 0 | 0 | 49
2022-03-04 | B69412 | 2 | 중탄소 | SM45C |  | Si 탈산 | B | 30 | 87 | 49450 | 131.6 | A | C |  | C | 1 |  | 1 | 1540 | 1544 | 6000 |  |  | 6000 | 58.74 | 12 | 102144 | 1622 |  | Y | 62 | 35 | [7 empty] | 박용우 | 2 | [6 empty] | 96.15 | 11-4 | 1.58 | 256.61 | A |  | 1618 | 1 | 0.21 | 1553 | 1.53 | 60 | 18 | 580 | 9:40 | 15 | 15 | 0 | 78 |  | 57.12 | 0 | 0 | N2 | 2022-03-05 07:35 | 2022-03-05 07:55 | 20 | 2022-03-05 07:04 | 50 | [12 empty] | 1 |  | 0 | 11.43 | [23 empty] | 0 | 0 | A | [9 empty] | 0 | 0 | 82 | 15 | 0 | 169 | 0 | 508 | 0 | 257 | 0 | 0 | 50 | 47
2022-03-05 | A70034 | 1 | 고탄소 | SMN455M |  | Al 탈산 | B | 18 | 42 | 51800 | 80.3 | C | C | C |  | 1 | 1 |  | 1520 | 1554 | 5700 |  |  | 5700 | 37.43 | 18 | 152298 | 1599 |  | Y | 41 | 29 | [7 empty] | 양성호 | 2 | [6 empty] | 101.9 | 12-8 | 0 | 203.4 | A |  | 1595 | 3 | 0.26 | 1558 | 0.97 | 77 | 29 | 270 | 4:30 | 16 | 16 | 105 | 0 |  | 0 |  | 800 | N2 | 2022-03-05 07:32 | 2022-03-05 08:26 | 54 | 2022-03-05 07:31 | 56 |  |  |  |  | N |  |  |  | Y | [5 empty] | 0 | 219.66 | [20 empty] | 2.41 |  |  | 4.38 | 6.27 | A | [9 empty] | 66 | 0 | 902 | 35 | 0 | 181 | 0 | 813 | 0 | 526 | 0 | 0 | 97 | 23
2022-03-05 | B69413 | 2 | 중탄소 | SM45C |  | Si 탈산 | B | 19 | 46 | 52900 | 87.75 | C | C |  | C | 1 |  | 1 | 1540 | 1584 | 4200 |  |  | 4200 | 41.92 | 12 | 100185 | 1621 |  | Y | 36 | 26 | [7 empty] | 추창도 | 2 |  |  |  |  | Y |  | 97.9 | 12-3 | 0.01 | 103.41 | A |  | 1613 | 1 | 0.2 | 1550 | 1.59 | 57 | 19 | 249 | 4:09 | 15 | 16 | 0 | 79 |  | 118.78 | 0 | 0 | N2 | 2022-03-05 08:34 | 2022-03-05 08:56 | 22 | 2022-03-05 08:14 | 42 |  |  |  |  | N | [8 empty] | 4 | 0 | 24.16 | [23 empty] | 0 | 0 | A | [9 empty] | 0 | 0 | 242 | 23 | 0 | 158 | 0 | 500 | 0 | 258 | 0 | 0 | 107 | 66
2022-03-05 | A70035 | 1 | 고탄소 | SMN455M1 | 유사강종연연주 | Al 탈산 | B | 11 | 36 | 52400 | 77.32 | C | C | C |  | 1 | 1 |  | 1520 | 1560 | 5200 |  |  | 5200 | 102.43 | 6 | 50766 | 1600 |  | Y | 41 | 34 | [7 empty] | 이호남 | 2 | [6 empty] | 100.75 | 12-8 | 0 | 226.95 | A |  | 1592 | 3 | 0.27 | 1552 | 1.11 | 69 | 27 | 282 | 4:42 | 16 | 17 | 106 | 0 |  | 0 |  | 900 | N2 | 2022-03-05 08:52 | 2022-03-05 09:23 | 32 | 2022-03-05 08:51 | 33 |  |  |  |  | N |  |  |  | Y | [5 empty] | 0 | 212.46 | [20 empty] | 1.09 |  |  | 9.68 | 6.27 | A | [9 empty] | 83 | 0 | 723 | 57 | 0 | 208 | 0 | 720 | 0 | 395 | 0 | 0 | 95 | 33
2022-03-05 | B69414 | 2 | 중탄소 | SM45C |  | Si 탈산 | B | 21 | 79 | 47800 | 75.97 | C | C |  | C | 1 |  | 1 | 1540 | 1598 | 3800 |  |  | 3800 | 43.68 | 12 | 86998 | 1619 |  | Y | 37 | 27 | [7 empty] | 추창도 | 2 |  |  |  |  | Y |  |  |  | 0.01 | 205.27 | A |  | 1616 | 1 | 0.18 | 1560 | 1.89 | 67 | 20 | 246 | 4:06 | 15 | 16 | 0 | 80 | 150 | 97.55 | 0 | 0 | N2 | 2022-03-05 09:23 | 2022-03-05 10:47 | 37 | 2022-03-05 09:10 | 50 | [14 empty] | 0 | 22.17 | [23 empty] | 0 | 0 | A | [9 empty] | 0 | 0 | 156 | 21 | 0 | 159 | 0 | 496 | 0 | 257 | 0 | 0 | 44 | 40
2022-03-05 | A70036 | 1 | 고탄소 | SMN455M1 |  | Al 탈산 | B | 31 | 32 | 52900 | 69.08 | C | C | C |  | 1 | 1 |  | 1520 | 1559 | 4800 |  |  | 4800 | 47.28 | 12 | 101532 | 1595 |  | Y | 41 | 29 | [15 empty] | 102.8 | 13-1 | 0 | 234.53 | A |  | 1590 | 3 | 0.26 | 1555 | 1.25 | 72 | 30 | 376 | 6:16 | 16 | 16 | 107 | 0 |  | 0 |  | 800 | N2 | 2022-03-05 09:52 | 2022-03-05 10:25 | 33 | 2022-03-05 09:52 | 33 |  |  |  |  | N |  |  |  | Y | [5 empty] | 0 | 167.28 | [20 empty] | 1.27 |  |  | 13.51 | 6.27 | A | [9 empty] | 0 | 0 | 647 | 36 | 0 | 236 | 0 | 751 | 0 | 395 | 0 | 0 | 96 | 52
2022-03-05 | B69415 | 2 | 중탄소 | SM45C |  | Si 탈산 | B | 6 | 76 | 49250 | 105.95 | C | C |  | C | 1 |  | 1 | 1540 | 1540 | 5800 |  |  | 5800 | 61.5 | 12 | 94308 | 1623 | 362 | Y | 39 | 33 | [7 empty] | 추창도 | 2 |  |  |  |  | Y |  | 102.05 | 12-1 | 1.24 | 123.4 | A |  | 1615 | 1 | 0.2 | 1560 | 1.59 | 67 | 24 | 243 | 4:03 | 15 | 16 | 0 | 81 |  | 102.46 | 0 | 0 | N2 | 2022-03-05 11:01 | 2022-03-05 11:09 | 8 | 2022-03-05 10:26 | 43 | [14 empty] | 0 | 22.36 | [23 empty] | 0 | 0 | A | [9 empty] | 0 | 0 | 237 | 20 | 0 | 121 | 0 | 502 | 0 | 255 | 0 | 0 | 101 | 70
2022-03-05 | A70037 | 1 | 고탄소 | SMN455M1 |  | Al 탈산 | B | 16 | 7 | 54300 | 68.83 | C | C | C |  | 1 | 1 |  | 1520 | 1526 | 5400 |  |  | 5400 | 53.19 | 12 | 101532 | 1585 |  | Y | 40 | 28 | 연주주입중 롱노즐크렉으로 약10톤내려와 받음 | [14 empty] | 100.5 | 13-4 | 0 | 146.73 | A |  | 1585 | 3 | 0.27 | 1551 | 1.26 | 68 | 26 | 258 | 4:18 | 16 | 16 | 108 | 0 |  | 0 |  | 700 | N2 | 2022-03-05 10:55 | 2022-03-05 11:29 | 34 | 2022-03-05 10:53 | 36 |  |  |  |  | N |  |  |  | Y | [5 empty] | 0 | 145.47 | [20 empty] | 0.98 |  |  | 15.97 | 6.27 | A | [9 empty] | 99 | 0 | 703 | 129 | 0 | 158 | 0 | 496 | 0 | 400 | 0 | 0 | 0 | 48
2022-03-05 | B69416 | 2 | 중탄소 | SM45C |  | Si 탈산 | B | 30 | 88 | 49100 | 79 | C | C |  | C | 1 |  | 1 | 1540 | 1556 | 5400 |  |  | 5400 | 56.26 | 13 | 95987 | 1621 |  | Y | 43 | 32 | [7 empty] | 추창도 | 2 |  |  |  |  | Y |  | 100.2 | 11-7 | 0.05 | 212.3 | A |  | 1609 | 1 | 0.22 | 1560 | 1.58 | 67 | 22 | 299 | 4:59 | 15 | 15 | 0 | 82 |  | 97.28 | 0 | 0 | N2 | 2022-03-05 11:36 | 2022-03-05 12:16 | 40 | 2022-03-05 11:31 | 45 |  |  |  |  | N | [9 empty] | 0 | 21.6 | [23 empty] | 0 | 0 | A | [9 empty] | 0 | 0 | 219 | 20 | 0 | 155 | 0 | 495 | 0 | 254 | 0 | 0 | 50 | 28
2022-03-05 | A70038 | 1 | 고탄소 | SMN455M1 | TUNDISH교체전 | Al 탈산 | B | 18 | 43 | 51400 | 70.23 | C | C | C |  | 1 | 1 |  | 1520 | 1542 | 5600 |  |  | 5600 | 57.25 | 12 | 97816 | 1587 | 355 | Y | 43 | 31 | [7 empty] | 이호남 | 2 |  |  |  |  | Y |  | 105.5 | 13-1 | 0 | 193.23 | A |  | 1587 | 3 | 0.26 | 1552 | 1.35 | 69 | 28 | 272 | 4:32 | 16 | 16 | 109 | 0 |  | 0 |  | 600 | N2 | 2022-03-05 12:07 | 2022-03-05 12:31 | 24 | 2022-03-05 12:06 | 25 |  |  |  |  | N |  |  |  | Y | [5 empty] | 0 | 133.99 | [20 empty] | 1.57 |  |  | 18.97 | 6.27 | A | [9 empty] | 64 | 0 | 814 | 77 | 0 | 156 | 0 | 649 | 0 | 398 | 0 | 0 | 85 | 44
2022-03-05 | B69417 | 2 | 중탄소 | SM45C |  | Si 탈산 | B | 19 | 47 | 52500 | 87.02 | C | C |  | C | 1 |  | 1 | 1540 | 1573 | 4700 |  |  | 4700 | 31.42 | 22 | 149582 | 1614 |  | Y | 38 | 29 | [7 empty] | 추창도 | 2 |  |  |  |  | Y |  | 103.1 | 12-8 | 0.53 | 178.54 | A |  | 1607 | 1 | 0.18 | 1561 | 1.31 | 68 | 18 | 272 | 4:32 | 15 | 15 | 0 | 83 |  | 61 | 0 | 0 | N2 | 2022-03-05 12:43 | 2022-03-05 13:23 | 40 | 2022-03-05 12:28 | 54 | [14 empty] | 0 | 15.85 | [23 empty] | 0 | 0 | A | [9 empty] | 0 | 0 | 187 | 20 | 0 | 182 | 0 | 601 | 0 | 360 | 0 | 0 | 39 | 51
2022-03-05 | A70039 | 1 | 고탄소 | SEAH-BQ2 | TUNDISH교체 | Al 탈산 | B | 11 | 37 | 52100 | 91.82 | C | C | C |  | 1 | 1 |  | 1520 | 1560 | 6400 |  |  | 6400 | 63.03 | 12 | 101532 | 1612 |  | Y | 43 | 39 | [15 empty] | 103.4 | 12-10 | 0.01 | 2.15 | A |  | 1612 | 3 | 0.25 | 1574 | 0.78 | 89 | 33 | 362 | 6:02 | 30 | 30 | 110 | 0 |  | 0 |  | 900 | N2 | 2022-03-05 13:34 | 2022-03-05 14:04 | 31 | 2022-03-05 13:34 | 31 |  |  |  |  | Y |  |  |  | Y | [5 empty] | 0 | 293.09 | [19 empty] | 1.94 |  |  |  | 21.93 | 6.27 | B |  |  | 6.53 | 31.382 | 48.156 | 0.123 | 7.374 | 1.534 | 1432.06 | 0 | 0 | 878 | 14 | 0 | 191 | 0 | 503 | 0 | 1350 | 0 | 0 | 179 | 10 |  |  |  |  | 1
2022-03-05 | B69418 | 2 | 중탄소 | SM45CR2 |  | Si 탈산 | B | 21 | 80 | 47650 | 94.65 | C | C |  | C | 1 |  | 1 | 1540 | 1620 | 4500 |  |  | 4500 | 129.07 | 5 | 34865 | 1638 |  | Y | 39 | 28 | [15 empty] | 100.15 | 11-9 | 0.11 | 201.64 | A |  | 1628 | 1 | 0.23 | 1564 | 1.56 | 70 | 29 | 286 | 4:46 | 15 | 16 | 0 | 84 |  | 112.18 | 0 | 0 | N2 | 2022-03-05 14:01 | 2022-03-05 14:25 | 23 | 2022-03-05 13:40 | 45 | [14 empty] | 0 | 25 | [23 empty] | 0 | 0 | A | [9 empty] | 0 | 0 | 325 | 20 | 0 | 0 | 0 | 697 | 0 | 207 | 0 | 0 | 122 | 40
2022-03-05 | A70040 | 1 | 고탄소 | SEAH-BQ2 |  | Al 탈산 | B | 31 | 33 | 53000 | 94.62 | C | D | D |  | 1 | 1 |  | 1520 | 1533 | 5700 |  |  | 5700 | 67.37 | 10 | 84610 | 1588 |  | Y | 47 | 34 | [7 empty] | 이호남 | 2 |  |  |  |  | Y |  | 97.85 | 12-5 | 0.1 | 232.04 | A |  | 1588 | 3 | 0.21 | 1546 | 0.88 | 61 | 29 | 284 | 4:44 | 30 | 30 | 111 | 0 |  | 0 |  | 900 | N2 | 2022-03-05 14:54 | 2022-03-05 15:07 | 12 | 2022-03-05 14:54 | 13 | [14 empty] | 0 | 291.44 | [23 empty] | 98.81 | 6.27 | B |  |  | 6.354 | 33.023 | 46.794 | 0.18 | 7.364 | 1.417 | 1426.2 | 82 | 0 | 955 | 18 | 0 | 157 | 0 | 367 | 0 | 1144 | 0 | 0 | 114 | 10
2022-03-05 | B69419 | 2 | 중탄소 | SM45CR2 |  | Si 탈산 | B | 6 | 77 | 49250 | 98 | C | D |  | D | 1 |  | 1 | 1540 | 1572 | 5600 |  |  | 5600 | 61.66 | 14 | 90817 | 1622 |  | Y | 39 | 34 | [15 empty] | 97.55 | 11-7 | 0 | 50.03 | A |  | 1608 | 1 | 0.23 | 1549 | 1.17 | 55 | 22 | 265 | 4:25 | 15 | 16 | 0 | 85 |  | 112.68 | 0 | 0 | N2 | 2022-03-05 15:10 | 2022-03-05 15:26 | 17 | 2022-03-05 14:51 | 35 |  |  |  |  | Y | [8 empty] | 4.5 | 18.27 | 9 | [23 empty] | 0 | 0 | A | [9 empty] | 13 | 0 | 273 | 26 | 0 | 0 | 0 | 861 | 0 | 208 | 0 | 0 | 148 | 47 |  |  | 4
2022-03-05 | A70041 | 1 | 고탄소 | SEAH-BQ2 |  | Al 탈산 | B | 16 | 8 | 54900 | 82.15 | D | D | D |  | 1 | 1 |  | 1520 | 1544 | 5100 |  |  | 5100 | 54.8 | 11 | 93071 | 1590 |  | Y | 43 | 30 | [7 empty] | 김덕진 | 2 | [8 empty] | 0.45 | 234.73 | A |  | 1590 | 3 | 0.25 | 1542 | 1.23 | 57 | 25 | 309 | 5:09 | 30 | 30 | 112 | 0 |  | 0 |  | 900 | N2 | 2022-03-05 15:46 | 2022-03-05 16:12 | 26 | 2022-03-05 15:46 | 26 |  |  |  |  | Y |  |  |  | Y | [5 empty] | 0 | 243.62 | [23 empty] | 102.94 | 6.27 | B |  |  | 6.253 | 33.339 | 45.149 | 0.246 | 7.22 | 1.354 | 1431.26 | 77 | 0 | 985 | 12 | 0 | 168 | 0 | 388 | 0 | 1004 | 0 | 0 | 159 | 25
2022-03-05 | B69420 | 2 | 중탄소 | SM45CR2 |  | Si 탈산 | B | 1 | 60 | 49150 | 95.38 | D | D |  | D | 1 |  | 1 | 1540 | 1553 | 7200 |  |  | 7200 | 68.98 | 15 | 104385 | 1636 |  | N | 42 | 38 | [7 empty] | 김규완 | 2 |  |  |  |  | Y |  | 99.75 | 12-2 | 0 | 67.12 | A |  | 1621 | 1 | 0.17 | 1556 | 1.47 | 62 | 17 | 274 | 4:34 | 15 | 15 | 0 | 86 | 60 | 44.05 | 0 | 0 | N2 | 2022-03-05 16:05 | 2022-03-05 16:32 | 27 | 2022-03-05 15:47 | 45 |  |  |  |  | Y | [8 empty] | 4.5 | 0 | 11.4 | [23 empty] | 0 | 0 | A | [9 empty] | 0 | 0 | 607 | 0 | 0 | 0 | 0 | 1117 | 0 | 0 | 0 | 0 | 295 | 22 |  |  | 4
2022-03-05 | B69421 | 2 | 중탄소 | SM45CR2 |  | Si 탈산 | B | 19 | 48 | 52400 | 104.27 | D | D |  | D | 1 |  | 1 | 1540 | 1527 | 7400 |  |  | 7400 | 79.69 | 12 | 92862 | 1633 |  | Y | 50 | 42 |  |  | B69418 | 03 |  |  |  | 김규완 | 2 |  |  | Y |  | Y |  | 96.8 | 12-1 | 0.01 | 65.74 | A |  | 1624 | 1 | 0.24 | 1564 | 0 | 70 | 30 | 284 | 4:44 | 15 | 16 | 0 | 87 |  | 125.79 | 0 | 0 | N2 | 2022-03-05 17:16 | 2022-03-05 17:36 | 19 | 2022-03-05 17:01 | 35 |  |  |  |  | Y | [8 empty] | 4.5 | 0 | 25.54 | [23 empty] | 0 | 0 | A | [9 empty] | 12 | 0 | 830 | 13 | 0 | 0 | 0 | 802 | 0 | 0 | 0 | 0 | 99 | 24 |  |  | 4
2022-03-05 | A70042 | 1 | 고탄소 | SEAH-BQ2 |  | Al 탈산 | B | 18 | 44 | 51800 | 87.57 | D | D | D |  | 1 | 1 |  | 1520 | 1533 | 6000 |  |  | 6000 | 70.91 | 10 | 84610 | 1586 |  | Y | 43 | 35 | [7 empty] | 김덕진 | 2 |  | Y |  |  |  |  | 100 | 12-5 | 0.01 | 223.37 | A |  | 1586 | 3 | 0.23 | 1538 | 1.14 | 53 | 25 | 277 | 4:37 | 30 | 30 | 113 | 0 |  | 0 |  | 900 | N2 | 2022-03-05 17:07 | 2022-03-05 17:25 | 18 | 2022-03-05 17:05 | 20 |  |  |  |  | Y |  |  |  | Y | [5 empty] | 0 | 258.08 | [23 empty] | 0.08 | 0 | A |  |  | 6.685 | 32.473 | 46.074 | 0.144 | 6.892 | 1.418 | 1443.43 | 87 | 0 | 1733 | 14 | 0 | 157 | 0 | 455 | 0 | 1045 | 0 | 0 | 187 | 7
2022-03-05 | A70043 | 1 | 고탄소 | SEAH-BQ2 |  | Al 탈산 | B | 11 | 38 | 52400 | 84.02 | D | D | D |  | 1 | 1 |  | 1520 | 1567 | 5000 |  |  | 5000 | 49.25 | 12 | 101532 | 1583 |  | Y | 40 | 31 | [7 empty] | 김덕진 | 2 |  | Y |  |  |  |  | 106.05 | 13-3 | 0.02 | 178.77 | A |  | 1583 | 3 | 0.24 | 1548 | 0.8 | 63 | 24 | 287 | 4:47 | 30 | 30 | 114 | 0 |  | 0 |  | 900 | N2 | 2022-03-05 18:13 | 2022-03-05 18:28 | 15 | 2022-03-05 18:13 | 15 |  |  |  |  | Y |  |  |  | Y | [5 empty] | 0 | 270.89 | [23 empty] | 3.33 | 0 | A |  |  | 6.554 | 31.599 | 46.275 | 0.185 | 7.06 | 1.464 | 1438.09 | 43 | 0 | 965 | 0 | 0 | 172 | 0 | 518 | 0 | 1105 | 0 | 0 | 274 | 16
2022-03-05 | B69422 | 2 | 중탄소 | SM45CR2 |  | Si 탈산 | B | 21 | 81 | 47950 | 96.17 | D | D |  | D | 1 |  | 1 | 1540 | 1571 | 5900 |  |  | 5900 | 64.2 | 12 | 91896 | 1616 |  | Y | 44 | 54 |  |  | B69419 | 03 |  |  |  | 김규완 | 2 |  |  | Y |  | Y |  | 106.05 | 12-4 | 0.01 | 91.07 | A |  | 1611 | 1 | 0.21 | 1548 | 1.42 | 54 | 22 | 253 | 4:13 | 15 | 16 | 0 | 88 |  | 107.52 | 0 | 0 | N2 | 2022-03-05 18:26 | 2022-03-05 18:38 | 12 | 2022-03-05 18:11 | 27 |  |  |  |  | Y | [8 empty] | 5 | 0 | 23.14 | [23 empty] | 0 | 0 | A | [9 empty] | 0 | 0 | 819 | 0 | 0 | 0 | 0 | 947 | 0 | 0 | 0 | 0 | 186 | 51 |  |  | 4
2022-03-05 | B69423 | 2 | 중탄소 | SM45CR2 | TUNDISH교체전 | Si 탈산 | B | 6 | 78 | 49100 | 96.8 | D | D |  | D | 1 |  | 1 | 1540 | 1571 | 6300 |  |  | 6300 | 58.82 | 15 | 107115 | 1622 |  | Y | 45 | 37 |  |  | B69420 | 03 |  |  |  | 김규완 | 2 |  |  | Y |  | Y |  |  |  | 0 | 116.22 | A |  | 1621 | 1 | 0.2 | 1558 | 1.41 | 64 | 27 | 240 | 4:00 | 15 | 16 | 0 | 89 |  | 85.04 | 0 | 0 | N2 | 2022-03-05 19:26 | 2022-03-05 19:43 | 17 | 2022-03-05 19:12 | 31 |  |  |  |  | Y | [8 empty] | 5 | 0 | 17.84 | [23 empty] | 0 | 0 | A | [9 empty] | 0 | 0 | 806 | 25 | 0 | 0 | 0 | 896 | 0 | 0 | 0 | 0 | 153 | 30 |  |  | 4
2022-03-05 | A70044 | 1 | 고탄소 | SEAH-BQ2 |  | Al 탈산 | B | 31 | 34 | 53500 | 86.67 | D | D | D |  | 1 | 1 |  | 1520 | 1567 | 4600 |  |  | 4600 | 45.31 | 12 | 101532 | 1587 |  | Y | 40 | 28 | [7 empty] | 김덕진 | 2 | [6 empty] | 105.2 | 13-3 | 0.02 | 12.16 | A |  | 1587 | 3 | 0.24 | 1549 | 0.81 | 64 | 26 | 282 | 4:42 | 30 | 30 | 115 | 0 |  | 0 |  | 900 | N2 | 2022-03-05 19:19 | 2022-03-05 19:35 | 16 | 2022-03-05 19:19 | 16 |  |  |  |  | Y |  |  |  | Y | [5 empty] | 0 | 287.6 | [23 empty] | 10.45 | 0 | B |  |  | 5.281 | 30.959 | 45.091 | 0.194 | 8.538 | 1.456 | 1399.47 | 54 | 0 | 1009 | 0 | 0 | 179 | 0 | 130 | 0 | 1450 | 0 | 0 | 95 | 18
2022-03-05 | B69424 | 2 | 중탄소 | SBC70L | TUNDISH교체 | Al 탈산 | B | 1 | 61 | 49250 | 107.78 | D | D |  | D | 1 |  | 1 | 1540 | 1550 | 9900 |  |  | 9900 | 102.23 | 12 | 96840 | 1673 | 358 | Y | 55 | 49 |  |  | B69421 | 03 |  |  |  | 김규완 | 2 |  |  | Y |  | Y |  | 106.65 | 12-8 | 94.77 | 2.25 | A |  | 1671 | 1 | 0.27 | 1586 | 1.93 | 88 | 36 | 191 | 3:11 | 20 | 22 | 0 | 90 |  | 113.1 | 0 | 0 | AR | 2022-03-05 20:42 | 2022-03-05 21:13 | 31 | 2022-03-05 20:30 | 43 |  |  |  |  | N | [8 empty] | 5 | 28.39 | 0 | [19 empty] | 1.62 |  |  |  | 0 | 0 | A | [9 empty] | 0 | 0 | 1752 | 87 | 0 | 232 | 0 | 948 | 0 | 207 | 0 | 0 | 118 | 36 |  |  | 4 |  | 1
2022-03-05 | A70045 | 1 | 고탄소 | SEAH-BQ2 |  | Al 탈산 | B | 16 | 9 | 55000 | 78.13 | D | D | D |  | 1 | 1 |  | 1520 | 1583 | 4300 |  |  | 4300 | 42.35 | 12 | 101532 | 1595 |  | Y | 41 | 31 | [7 empty] | 김덕진 | 2 |  | Y |  |  |  |  | 105.65 | 13-10 | 0.49 | 197.25 | A |  | 1595 | 3 | 0.24 | 1552 | 1.16 | 67 | 25 | 271 | 4:31 | 30 | 30 | 116 | 0 |  | 0 |  | 900 | N2 | 2022-03-05 20:14 | 2022-03-05 20:41 | 27 | 2022-03-05 20:14 | 27 |  |  |  |  | Y |  |  |  | Y | [5 empty] | 0 | 232.91 | [23 empty] | 13.16 | 0 | B |  |  | 5.94 | 32.406 | 46.885 | 0.179 | 7.893 | 1.446 | 1420.13 | 39 | 0 | 958 | 0 | 0 | 161 | 0 | 557 | 0 | 695 | 0 | 0 | 194 | 7
2022-03-05 | A70046 | 1 | 고탄소 | SEAH-BQ2 |  | Al 탈산 | B | 18 | 45 | 52100 | 83.7 | D | D | D |  | 1 | 1 |  | 1520 | 1556 | 5100 |  |  | 5100 | 60.28 | 10 | 84610 | 1588 |  | Y | 41 | 35 | [7 empty] | 김덕진 | 2 |  | Y |  |  | N |  | 106.15 | 13-1 | 0.45 | 230.8 | A |  | 1588 | 3 | 0.23 | 1550 | 0.9 | 65 | 26 | 283 | 4:43 | 30 | 30 | 117 | 0 |  | 0 |  | 900 | N2 | 2022-03-05 21:24 | 2022-03-05 21:47 | 23 | 2022-03-05 21:24 | 23 |  |  |  |  | Y |  |  |  | Y | [5 empty] | 0 | 262.13 | [23 empty] | 16.24 | 0 | A |  |  | 4.955 | 32.566 | 47.784 | 0.151 | 9.643 | 1.467 | 1391.47 | 0 | 0 | 938 | 0 | 0 | 184 | 0 | 526 | 0 | 791 | 0 | 0 | 183 | 13
2022-03-05 | B69425 | 2 | 중탄소 | SBC70L |  | Al 탈산 | B | 19 | 49 | 52450 | 96.8 | D | D |  | D | 1 |  | 1 | 1540 | 1538 | 7600 |  |  | 7600 | 78.48 | 12 | 96840 | 1647 |  | Y | 43 | 39 |  |  | B69422 | 03 |  |  |  | 김규완 | 2 |  | Y |  |  | Y |  | 103.75 | 12-8 | 145.46 | 0 | A |  | 1626 | 1 | 0.24 | 1562 | 1.27 | 64 | 32 | 191 | 3:11 | 20 | 20 | 0 | 91 |  | 82.12 | 0 | 0 | AR | 2022-03-05 21:50 | 2022-03-05 22:15 | 25 | 2022-03-05 21:39 | 35 |  |  |  |  | N | [8 empty] | 3.5 | 20.97 | 0 | [20 empty] | 0.51 |  |  | 0 | 0 | A | [9 empty] | 0 | 0 | 1731 | 54 | 0 | 330 | 0 | 897 | 0 | 208 | 0 | 0 | 0 | 38 |  |  | 4
2022-03-05 | B69426 | 2 | 중탄소 | SBC70L |  | Al 탈산 | B | 33 | 1 | 54100 | 96.02 | D | A |  | A | 1 |  | 1 | 1540 | 1547 | 7500 |  |  | 7500 | 77.45 | 12 | 96840 | 1651 |  | Y | 48 | 40 |  |  | B69423 | 03 |  |  |  | 김규완 | 2 |  |  | Y |  | Y |  | 103.3 | 13-9 | 56.44 | 0 | A |  | 1632 | 1 | 0.2 | 1568 | 1.6 | 70 | 20 | 208 | 3:28 | 20 | 20 | 0 | 92 |  | 36.78 | 0 | 0 | AR | 2022-03-05 22:50 | 2022-03-05 23:21 | 31 | 2022-03-05 22:42 | 39 | [14 empty] | 10.3 | 0 | [20 empty] | 0.7 |  |  | 0 | 0 | B | [9 empty] | 0 | 0 | 1643 | 90 | 0 | 371 | 0 | 797 | 0 | 206 | 0 | 0 | 0 | 40
2022-03-05 | A70047 | 1 | 고탄소 | SEAH-BQ2 |  | Al 탈산 | B | 11 | 39 | 52000 | 86.87 | D | D | A |  | 1 | 1 |  | 1520 | 1533 | 5800 |  |  | 5800 | 57.12 | 12 | 101532 | 1593 |  | Y | 42 | 35 | [7 empty] | 김덕진 | 2 |  | Y |  |  |  |  | 107.5 | 13-4 | 0.01 | 262.61 | A |  | 1593 | 3 | 0.24 | 1549 | 1.02 | 64 | 29 | 323 | 5:23 | 30 | 31 | 118 | 0 |  | 0 |  | 850 | N2 | 2022-03-05 22:44 | 2022-03-05 22:54 | 10 | 2022-03-05 22:42 | 12 |  |  |  |  | Y |  |  |  | Y | [5 empty] | 0 | 256.91 | [23 empty] | 0 | 0 | B |  |  | 4.861 | 33.468 | 47.567 | 0.123 | 9.785 | 1.421 | 1399.47 | 63 | 0 | 930 | 10 | 0 | 190 | 0 | 559 | 0 | 1043 | 0 | 0 | 215 | 45
2022-03-05 | B69427 | 2 | 중탄소 | SBC70L |  | Al 탈산 | B | 6 | 79 | 49450 | 86.28 | A | A |  | A | 1 |  | 1 | 1540 | 1569 | 6300 |  |  | 6300 | 65.06 | 12 | 96840 | 1649 |  | Y | 43 | 35 | [7 empty] | 박용우 | 2 | [8 empty] | 253.17 | 0 | A |  | 1636 | 1 | 0.25 | 1561 | 0 | 63 | 23 | 183 | 3:03 | 20 | 20 | 0 | 93 |  | 79.66 | 0 | 0 | AR | 2022-03-05 23:43 | 2022-03-06 00:22 | 39 | 2022-03-05 23:32 | 50 | [14 empty] | 19.55 | 0 | [20 empty] | 0.34 |  |  | 0 | 0 | A | [9 empty] | 0 | 0 | 838 | 32 | 0 | 263 | 0 | 502 | 0 | 205 | 0 | 0 | 92 | 12 |  |  | 4
2022-03-05 | A70048 | 1 | 고탄소 | SEAH-BQ2 |  | Al 탈산 | B | 31 | 35 | 53500 | 87.97 | A | A | A |  | 1 | 1 |  | 1520 | 1548 | 5400 |  |  | 5400 | 53.19 | 12 | 101532 | 1595 |  | Y | 42 | 31 | [10 empty] | Y |  |  |  |  | 104.95 | 13-2 | 0 | 237.88 | A |  | 1595 | 3 | 0.2 | 1549 | 1.02 | 64 | 29 | 389 | 6:29 | 30 | 31 | 119 | 0 |  | 0 |  | 0 | N2 | 2022-03-05 23:49 | 2022-03-06 00:02 | 13 | 2022-03-05 23:47 | 15 |  |  |  |  | Y |  |  |  | Y | [5 empty] | 0 | 0 | [23 empty] | 0 | 0 | A |  |  | 4.778 | 33.31 | 47.775 | 0.157 | 9.998 | 1.434 | 1391.47 | 27 | 0 | 884 | 0 | 0 | 180 | 0 | 624 | 0 | 1331 | 0 | 0 | 249 | 30
2022-03-05 | B69428 | 2 | 중탄소 | SBC70L | 잔강최소화전 | Al 탈산 | B | 1 | 62 | 49050 | 93.05 | A | A |  | A | 1 |  | 1 | 1540 | 1587 | 5800 |  |  | 5800 | 60.12 | 12 | 96478 | 1652 |  | Y | 45 | 33 | [7 empty] | 박용우 | 2 | [6 empty] | 103.15 | 12-5 | 86.34 | 0 | A |  | 1630 | 1 | 0.24 | 1568 | 1.47 | 70 | 33 | 185 | 3:05 | 20 | 20 | 0 | 94 |  | 69.04 | 0 | 0 | AR | 2022-03-06 00:51 | 2022-03-06 01:24 | 33 | 2022-03-06 00:41 | 43 | [14 empty] | 16.89 | 0 | [20 empty] | 0.4 |  |  | 0 | 0 | A | [9 empty] | 0 | 0 | 898 | 41 | 0 | 309 | 0 | 505 | 0 | 208 | 0 | 0 | 27 | 6 |  |  | 4
2022-03-05 | A70049 | 1 | 고탄소 | AE1055LS |  | Al 탈산 | B | 16 | 10 | 54100 | 74.37 | A | A | A |  | 1 | 1 |  | 1520 | 1563 | 4700 |  |  | 4700 | 46.3 | 12 | 101520 | 1591 |  | Y | 41 | 29 | [10 empty] | Y |  |  |  |  | 101.2 | 13-4 | 0 | 251.89 | A |  | 1591 | 3 | 0.25 | 1555 | 1.06 | 71 | 28 | 263 | 4:23 | 25 | 26 | 120 | 0 |  | 0 |  | 700 | N2 | 2022-03-06 00:36 | 2022-03-06 01:13 | 36 | 2022-03-06 00:36 | 37 |  |  |  |  | Y |  |  |  | Y | [5 empty] | 0 | 177.45 | [23 empty] | 2.45 | 0 | B | [9 empty] | 33 | 0 | 811 | 0 | 0 | 176 | 0 | 884 | 0 | 543 | 0 | 0 | 161 | 59
2022-03-05 | A70050 | 1 | 고탄소 | AE1055LS | 연주종료 | Al 탈산 | B | 18 | 46 | 52000 | 78.12 | A | A | A |  | 1 | 1 |  | 1520 | 1538 | 4600 |  |  | 4600 | 57.44 | 10 | 80077 | 1612 |  | Y | 40 | 26 | [15 empty] | 92.35 | 11-7 | 0.31 | 146.07 | A |  | 1612 | 3 | 0.23 | 1559 | 1.39 | 75 | 34 | 274 | 4:34 | 25 | 26 | 121 | 0 |  | 0 |  | 900 | N2 | 2022-03-06 01:40 | 2022-03-06 02:02 | 82 | 2022-03-06 01:40 | 82 |  |  |  |  | Y |  |  |  | Y | [5 empty] | 0 | 231.09 | [23 empty] | 4.66 | 0 | B | [9 empty] | 0 | 0 | 516 | 0 | 0 | 232 | 0 | 894 | 0 | 593 | 0 | 0 | 144 | 26
2022-03-05 | B69429 | 2 | 중탄소 | AE15B36C2 | 잔강최소화 | Si 탈산 | B | 19 | 50 | 52700 | 86.62 | A | A |  | A | 1 |  | 1 | 1540 | 1535 | 7100 |  |  | 7100 | 80.98 | 12 | 87672 | 1656 |  | Y | 43 | 36 | [7 empty] | 박용우 | 2 | [6 empty] | 89.7 | 11-4 | 230.39 | 0 | A |  | 1639 | 1 | 0.25 | 1572 | 1.79 | 74 | 20 | 235 | 3:55 | 15 | 16 | 0 | 95 |  | 51.54 | 0 | 0 | AR | 2022-03-06 01:56 | 2022-03-06 02:40 | 44 | 2022-03-06 01:41 | 60 | [14 empty] | 11.08 | 0 | [23 empty] | 0 | 0 | B | [9 empty] | 359 | 0 | 692 | 0 | 0 | 0 | 0 | 544 | 0 | 205 | 0 | 0 | 129 | 18 |  |  | 4
2022-03-05 | B69430 | 2 | 중탄소 | AE15B36C2 |  | Si 탈산 | B | 11 | 40 | 52000 | 85.9 | A | A |  | A | 1 |  | 1 | 1540 | 1529 | 7300 |  |  | 7300 | 76.14 | 13 | 95878 | 1637 |  | Y | 43 | 36 |  |  | A70048 | 05 |  |  |  | 박용우 | 2 |  | Y |  |  |  |  | 106.3 | 13-3 | 226.29 | 0 | A |  | 1616 | 1 | 0.22 | 1556 | 1.48 | 58 | 19 | 184 | 3:04 | 15 | 15 | 0 | 96 |  | 49.48 | 0 | 0 | AR | 2022-03-06 03:01 | 2022-03-06 03:37 | 37 | 2022-03-06 02:49 | 48 | [14 empty] | 10.06 | 0 | [23 empty] | 0 | 0 | A | [9 empty] | 351 | 0 | 875 | 34 | 0 | 0 | 0 | 397 | 0 | 204 | 0 | 0 | 105 | 12 |  |  | 4
2022-03-05 | B69431 | 2 | 중탄소 | AE15B36C2 |  | Si 탈산 | B | 6 | 80 | 49700 | 87.4 | A | A |  | A | 1 |  | 1 | 1540 | 1558 | 6900 |  |  | 6900 | 66.08 | 17 | 104423 | 1645 |  | Y | 45 | 35 |  |  | A70049 | 05 |  |  |  | 박용우 | 2 |  |  | Y |  |  |  | 104 | 12-2 | 271.85 | 0 | A |  | 1633 | 1 | 0.25 | 1569 | 1.74 | 71 | 29 | 252 | 4:12 | 15 | 15 | 0 | 97 | 60 | 57.69 | 0 | 0 | AR | 2022-03-06 03:59 | 2022-03-06 04:41 | 42 | 2022-03-06 03:48 | 53 | [14 empty] | 11.63 | 0 | [23 empty] | 0 | 0 | B | [9 empty] | 324 | 0 | 819 | 41 | 0 | 0 | 0 | 297 | 0 | 202 | 0 | 0 | 157 | 20 |  |  | 4
2022-03-05 | B69432 | 2 | 중탄소 | AE15B36C2 | 잔강최소화전 | Si 탈산 | B | 1 | 63 | 48600 | 106.85 | A | A |  | A | 1 |  | 1 | 1540 | 1556 | 7500 |  |  | 7500 | 93.64 | 14 | 80096 | 1631 |  | Y | 51 | 39 |  |  | A70050 | 05 |  |  |  | 박용우 | 2 |  |  | Y |  | Y |  | 111.6 | 13-3 | 214.72 | 0 | A |  | 1621 | 1 | 0.23 | 1561 | 1.39 | 63 | 30 | 188 | 3:08 | 15 | 15 | 0 | 98 |  | 35.53 | 0 | 0 | AR | 2022-03-06 05:17 | 2022-03-06 05:43 | 25 | 2022-03-06 04:54 | 49 | [14 empty] | 8.25 | 0 | [23 empty] | 0 | 0 | A | [9 empty] | 300 | 0 | 1591 | 0 | 0 | 0 | 0 | 298 | 0 | 201 | 0 | 0 | 196 | 25 |  |  | 4
2022-03-05 | B69433 | 2 | 중탄소 | AE15B37H | 잔강최소화 | Si 탈산 | B | 19 | 51 | 52150 | 111.15 | A | A |  | C | 1 |  | 1 | 1540 | 1559 | 7100 |  |  | 7100 | 86.91 | 10 | 81690 | 1643 |  | Y | 43 | 36 | [7 empty] | 박용우 | 2 | [6 empty] | 102.95 | 12-7 | 178.75 | 0 | A |  | 1635 | 1 | 0.24 | 1561 | 1.47 | 64 | 22 | 194 | 3:14 | 15 | 18 | 0 | 99 | 70 | 59.77 | 0 | 0 | AR | 2022-03-06 06:51 | 2022-03-06 07:06 | 15 | 2022-03-06 06:20 | 46 | [12 empty] | 8 |  | 14.14 | 0 | [23 empty] | 0.01 | 0.01 | B | [9 empty] | 51 | 0 | 613 | 10 | 0 | 0 | 0 | 496 | 0 | 204 | 0 | 0 | 184 | 13 |  |  | 4
2022-03-06 | B69434 | 2 | 중탄소 | AE15B37H |  | Si 탈산 | B | 11 | 41 | 52050 | 92.98 | C | C |  | C | 1 |  | 1 | 1540 | 1612 | 4300 |  |  | 4300 | 43.87 | 12 | 98028 | 1631 |  | Y | 37 | 26 | [7 empty] | 추창도 | 2 |  |  |  |  | Y |  |  |  | 171.91 | 0 | A |  | 1623 | 1 | 0.24 | 1559 | 1.71 | 62 | 17 | 234 | 3:54 | 15 | 16 | 0 | 100 | 40 | 37.9 | 0 | 0 | AR | 2022-03-06 07:45 | 2022-03-06 08:18 | 32 | 2022-03-06 07:20 | 58 |  |  |  |  | N | [8 empty] | 4.5 | 8.4 | 0 | [23 empty] | 0 | 0 | B | [9 empty] | 0 | 0 | 1388 | 20 | 0 | 0 | 0 | 500 | 0 | 206 | 0 | 0 | 53 | 27 |  |  | 4
2022-03-06 | A70051 | 1 | 중탄소 | AE5130M | 연주시작 | Al 탈산 | B | 33 | 2 | 54900 | 87.47 | C | C | C |  | 1 | 1 |  | 1530 | 1545 | 8900 |  |  | 8900 | 107.93 | 10 | 82458 | 1635 |  | Y | 49 | 42 | [7 empty] | 이호남 | 2 | [6 empty] | 101.35 | 13-6 | 0 | 142.31 | A |  | 1641 | 3 | 0.21 | 1587 | 1.42 | 85 | 22 | 281 | 4:41 | 16 | 21 | 1 | 0 |  | 0 |  | 700 | N2 | 2022-03-06 08:38 | 2022-03-06 09:01 | 25 | 2022-03-06 08:37 | 26 |  |  |  |  | Y |  |  |  | N | 교체후 첫HEAT |  |  |  |  | 0 | 172.1 | [19 empty] | 2.25 |  |  |  | 16.05 | 0 | A | [9 empty] | 1753 | 73 | 358 | 64 | 0 | 155 | 0 | 850 | 0 | 650 | 0 | 0 | 152 | 24 |  |  |  |  | 1
2022-03-06 | B69435 | 2 | 중탄소 | AE15B37H |  | Si 탈산 | B | 6 | 81 | 48600 | 124.07 | C | C |  | C | 1 |  | 1 | 1540 | 1592 | 7900 |  |  | 7900 | 80.59 | 12 | 98028 | 1642 |  | Y | 74 | 58 | [7 empty] | 추창도 | 2 |  |  |  |  | Y |  | 101.1 | 11-9 | 378.76 | 0 | A |  | 1632 | 1 | 0.24 | 1569 | 1.56 | 72 | 35 | 254 | 4:14 | 15 | 16 | 0 | 101 |  | 77.3 | 0 | 0 | AR | 2022-03-06 09:23 | 2022-03-06 09:36 | 13 | 2022-03-06 09:05 | 31 | [12 empty] | 2 |  | 17.05 | 0 | [23 empty] | 0 | 0 | B | [9 empty] | 0 | 0 | 1386 | 0 | 0 | 0 | 0 | 498 | 0 | 206 | 0 | 0 | 51 | 44 |  |  | 4
2022-03-06 | A70052 | 1 | 중탄소 | AE5130M |  | Al 탈산 | B | 31 | 36 | 52800 | 85.98 | C | C | C |  | 1 | 1 |  | 1530 | 1593 | 6200 |  |  | 6200 | 61.06 | 12 | 101532 | 1641 |  | Y | 43 | 37 | [7 empty] | 이호남 | 2 | [6 empty] | 94.15 | 12-1 | 0 | 161.1 | A |  | 1631 | 3 | 0.23 | 1586 | 1.07 | 84 | 37 | 308 | 5:08 | 16 | 18 | 2 | 0 |  | 0 |  | 900 | N2 | 2022-03-06 09:50 | 2022-03-06 10:05 | 16 | 2022-03-06 09:48 | 17 |  |  |  |  | Y | [9 empty] | 0 | 282.25 | [23 empty] | 20.12 | 3.29 | A | [9 empty] | 1754 | 60 | 239 | 49 | 0 | 174 | 0 | 853 | 0 | 651 | 0 | 0 | 97 | 40
2022-03-06 | B69436 | 2 | 중탄소 | AE15B37H | TUNDISH교체전 | Si 탈산 | B | 1 | 64 | 48050 | 134.93 | C | C |  | C | 1 |  | 1 | 1540 | 1598 | 5800 |  |  | 5800 | 59.17 | 12 | 98028 | 1623 |  | Y | 50 | 44 | [7 empty] | 추창도 | 2 |  |  |  |  | Y |  | 101.05 | 12-2 | 133.53 | 0 | A |  | 1632 | 1 | 0.25 | 1553 | 1.64 | 56 | 27 | 282 | 4:42 | 15 | 18 | 0 | 102 |  | 37.25 | 0 | 0 | AR | 2022-03-06 11:02 | 2022-03-06 10:55 | -8 | 2022-03-06 10:13 | 41 |  |  |  |  | N | [7 empty] | 4 |  | 10.27 | 0 | [23 empty] | 0.02 | 0.02 | A | [9 empty] | 41 | 0 | 1404 | 12 | 0 | 0 | 0 | 1002 | 0 | 574 | 0 | 0 | 103 | 22 |  |  | 4
2022-03-06 | A70053 | 1 | 중탄소 | AE5130M |  | Al 탈산 | B | 16 | 11 | 54300 | 67.03 | C | C | C |  | 1 | 1 |  | 1530 | 1554 | 6000 |  |  | 6000 | 59.09 | 12 | 101532 | 1621 |  | Y | 40 | 31 | [7 empty] | 이호남 | 2 |  |  |  |  | Y |  | 102.2 | 13-5 | 0 | 172.18 | A |  | 1616 | 3 | 0.19 | 1574 | 1.56 | 72 | 29 | 305 | 5:05 | 16 | 16 | 3 | 0 |  | 0 |  | 800 | N2 | 2022-03-06 10:47 | 2022-03-06 11:11 | 24 | 2022-03-06 10:46 | 25 |  |  |  |  | Y |  |  |  | Y | [5 empty] | 0 | 146.27 | [23 empty] | 20.12 | 7.48 | A | [9 empty] | 1763 | 39 | 1100 | 50 | 0 | 240 | 0 | 498 | 0 | 396 | 0 | 0 | 0 | 24
2022-03-06 | B69437 | 2 | 저탄소 | LF2M2 | TUNDISH교체 | Al 탈산 | B | 19 | 52 | 52100 | 92.68 | C | C |  | C | 1 |  | 1 | 1555 | 1600 | 7500 |  |  | 7500 | 80.26 | 15 | 93443 | 1671 |  | Y | 44 | 39 | [7 empty] | 추창도 | 2 |  |  |  |  | Y |  | 102.5 | 12-6 | 180.91 | 0 | A |  | 1677 | 1 | 0.28 | 1600 | 1.72 | 87 | 29 | 284 | 4:44 | 18 | 21 | 0 | 103 |  | 38.69 | 0 | 0 | AR | 2022-03-06 11:45 | 2022-03-06 12:35 | 49 | 2022-03-06 11:35 | 59 |  |  |  |  | N | [9 empty] | 11.42 | 0 | [16 empty] | 0.9 |  |  | 2.44 |  |  |  | 0 | 0 | A | [9 empty] | 0 | 0 | 988 | 91 | 0 | 293 | 0 | 945 | 0 | 504 | 0 | 0 | 0 | 42 |  |  | 9 |  | 1
2022-03-06 | A70054 | 1 | 중탄소 | AE5130M |  | Al 탈산 | B | 11 | 42 | 50700 | 67.83 | C | C | C |  | 1 | 1 |  | 1530 | 1557 | 5900 |  |  | 5900 | 58.11 | 12 | 101532 | 1608 |  | Y | 40 | 29 | [7 empty] | 이호남 | 2 |  | Y |  |  |  |  | 106.4 | 13-2 | 0 | 179.28 | A |  | 1608 | 3 | 0.18 | 1574 | 1.31 | 72 | 26 | 285 | 4:45 | 16 | 16 | 4 | 0 |  | 0 |  | 400 | N2 | 2022-03-06 11:58 | 2022-03-06 12:22 | 24 | 2022-03-06 11:56 | 26 |  |  |  |  | Y |  |  |  | Y | [5 empty] | 0 | 132.71 | [23 empty] | 0.01 | 0 | A | [9 empty] | 1589 | 59 | 778 | 343 | 0 | 232 | 0 | 498 | 0 | 399 | 0 | 0 | 0 | 23
2022-03-06 | B69438 | 2 | 저탄소 | LF2M2 |  | Al 탈산 | B | 18 | 47 | 51800 | 99.8 | C | C |  | C | 1 |  | 1 | 1555 | 1544 | 8800 |  |  | 8800 | 95.97 | 11 | 91696 | 1651 |  | Y | 51 | 44 | [7 empty] | 추창도 | 2 |  |  |  |  | Y |  | 102.2 | 12-7 | 162.51 | 0 | A |  | 1662 | 1 | 0.24 | 1586 | 1.89 | 73 | 23 | 247 | 4:07 | 18 | 18 | 0 | 104 | 30 | 28.57 | 0 | 0 | AR | 2022-03-06 12:56 | 2022-03-06 13:35 | 39 | 2022-03-06 12:44 | 51 | [14 empty] | 8.25 | 0 | [23 empty] | 0 | 0 | A | [9 empty] | 38 | 0 | 916 | 121 | 0 | 204 | 0 | 751 | 0 | 205 | 0 | 0 | 0 | 16
2022-03-06 | A70055 | 1 | 중탄소 | AE5130M |  | Al 탈산 | B | 33 | 3 | 54300 | 68.15 | C | C | C |  | 1 | 1 |  | 1530 | 1547 | 6000 |  |  | 6000 | 59.09 | 12 | 101532 | 1604 |  | Y | 40 | 30 | [7 empty] | 이호남 | 2 |  | Y | [6 empty] | 0 | 162.15 | A |  | 1599 | 3 | 0.16 | 1560 | 1.44 | 58 | 13 | 251 | 4:11 | 16 | 17 | 5 | 0 |  | 0 |  | 700 | N2 | 2022-03-06 13:13 | 2022-03-06 13:38 | 26 | 2022-03-06 13:11 | 27 |  |  |  |  | Y |  |  |  | Y | [5 empty] | 0 | 128.16 | [23 empty] | 8.26 | 0 | A | [9 empty] | 1678 | 49 | 720 | 44 | 0 | 230 | 0 | 499 | 0 | 399 | 0 | 0 | 0 | 42
2022-03-06 | B69439 | 2 | 저탄소 | LF2M2 |  | Al 탈산 | B | 6 | 82 | 49000 | 94.13 | C | C |  | C | 1 |  | 1 | 1555 | 1575 | 6900 |  |  | 6900 | 74.12 | 12 | 93094 | 1640 |  | Y | 45 | 37 | [7 empty] | 추창도 | 2 |  |  |  |  | Y |  | 103 | 12-1 | 283.31 | 0 | A |  | 1644 | 1 | 0.21 | 1586 | 1.41 | 73 | 22 | 216 | 3:36 | 18 | 20 | 0 | 105 |  | 24.15 | 0 | 0 | AR | 2022-03-06 13:54 | 2022-03-06 14:36 | 42 | 2022-03-06 13:45 | 51 | [14 empty] | 9.07 | 0 | [23 empty] | 0 | 0 | A | [9 empty] | 0 | 0 | 1045 | 90 | 0 | 256 | 0 | 750 | 0 | 205 | 0 | 0 | 0 | 25
2022-03-06 | A70056 | 1 | 중탄소 | AE5130M |  | Al 탈산 | B | 31 | 37 | 52600 | 66.27 | C | C | D |  | 1 | 1 |  | 1530 | 1568 | 5800 |  |  | 5800 | 68.55 | 10 | 84610 | 1611 |  | Y | 40 | 30 | [7 empty] | 이호남 | 2 |  | Y |  |  |  |  | 102.5 | 12-9 | 0 | 232.62 | A |  | 1611 | 3 | 0.16 | 1575 | 1.38 | 73 | 26 | 273 | 4:33 | 16 | 16 | 6 | 0 |  | 0 |  | 999 | N2 | 2022-03-06 14:13 | 2022-03-06 14:44 | 31 | 2022-03-06 14:13 | 32 |  |  |  |  | Y |  |  |  | Y | [5 empty] | 0 | 151.48 | [25 empty] | A | [9 empty] | 1621 | 32 | 631 | 30 | 0 | 186 | 0 | 499 | 0 | 397 | 0 | 0 | 0 | 19
2022-03-06 | B69440 | 2 | 저탄소 | LF2M2 |  | Al 탈산 | B | 1 | 65 | 48200 | 102.8 | C | D |  | D | 1 |  | 1 | 1555 | 1527 | 8800 |  |  | 8800 | 93.87 | 12 | 93747 | 1650 | 729 | Y | 52 | 47 | [13 empty] | Y |  | 93.7 | 11-5 | 131.24 | 0 | A |  | 1654 | 1 | 0.28 | 1581 | 1.7 | 68 | 25 | 194 | 3:14 | 18 | 22 | 0 | 106 |  | 108.31 | 0 | 0 | AR | 2022-03-06 15:16 | 2022-03-06 15:44 | 28 | 2022-03-06 15:05 | 39 |  |  |  |  | N | [8 empty] | 5 | 28.57 | 0 | [23 empty] | 0 | 0 | A | [9 empty] | 0 | 0 | 758 | 305 | 0 | 196 | 0 | 792 | 0 | 199 | 0 | 0 | 0 | 10 |  |  | 4
2022-03-06 | A70057 | 1 | 중탄소 | AE5130M |  | Al 탈산 | B | 16 | 12 | 53700 | 99.4 | D | D | D |  | 1 | 1 |  | 1530 | 1543 | 7300 |  |  | 7300 | 71.9 | 12 | 101532 | 1618 |  | Y | 42 | 35 | [7 empty] | 김덕진 | 2 |  | Y |  |  |  |  | 107.15 | 13-10 | 0 | 127.81 | A |  | 1618 | 3 | 1000 | 1570 | 0.94 | 68 | 30 | 257 | 4:17 | 16 | 39 | 7 | 0 |  | 0 |  | 450 | N2 | 2022-03-06 15:49 | 2022-03-06 15:46 | -4 | 2022-03-06 15:43 | 3 |  |  |  |  | Y |  |  |  | Y | [5 empty] | 0 | 395.62 | [23 empty] | 11.54 | 0 | A | [9 empty] | 1682 | 61 | 295 | 0 | 0 | 149 | 0 | 649 | 0 | 506 | 0 | 0 | 72 | 13
2022-03-06 | B69441 | 2 | 저탄소 | LF2M2 | TUNDISH교체전 | Al 탈산 | B | 19 | 53 | 51800 | 91.82 | D | D |  | D | 1 |  | 1 | 1555 | 1550 | 7600 |  |  | 7600 | 71.89 | 14 | 105713 | 1640 |  | Y | 45 | 43 | [7 empty] | 김규완 | 2 |  |  |  |  | Y |  | 96.8 | 11-10 | 100.49 | 0 | A |  | 1641 | 1 | 0.25 | 1580 | 1.45 | 67 | 29 | 179 | 2:59 | 18 | 20 | 0 | 107 |  | 101.51 | 0 | 0 | AR | 2022-03-06 16:32 | 2022-03-06 16:47 | 15 | 2022-03-06 16:22 | 25 |  |  |  |  | N | [8 empty] | 4.5 | 25.16 | 0 | [23 empty] | 0 | 0 | A | [9 empty] | 0 | 0 | 1099 | 52 | 0 | 60 | 0 | 794 | 0 | 255 | 0 | 0 | 0 | 23 |  |  | 4
2022-03-06 | A70058 | 1 | 중탄소 | AE5130M |  | Al 탈산 | B | 11 | 43 | 51800 | 70.17 | D | D | D |  | 1 | 1 |  | 1530 | 1537 | 7200 |  |  | 7200 | 70.91 | 12 | 101532 | 1614 |  | Y | 40 | 34 | [7 empty] | 김덕진 | 2 |  | Y |  |  | N |  | 107.85 | 13-4 | 0 | 166.81 | A |  | 1614 | 3 | 0.17 | 1575 | 1.34 | 73 | 27 | 276 | 4:36 | 16 | 16 | 8 | 0 |  | 0 |  | 999 | N2 | 2022-03-06 16:29 | 2022-03-06 16:53 | 24 | 2022-03-06 16:27 | 26 |  |  |  |  | Y |  |  |  | Y | [5 empty] | 0 | 177.35 | [23 empty] | 0.02 | 0 | A | [9 empty] | 1384 | 359 | 0 | 32 | 0 | 144 | 0 | 782 | 0 | 490 | 0 | 0 | 102 | 6
2022-03-06 | B69442 | 2 | 저탄소 | ATA105M4 | 잔강최소화 | Al 탈산 | B | 18 | 48 | 51500 | 96.27 | D | D |  | D | 1 |  | 1 | 1555 | 1561 | 7400 |  |  | 7400 | 74.69 | 13 | 99073 | 1626 |  | Y | 54 | 38 | [7 empty] | 김규완 | 2 |  |  |  |  | Y |  | 95.3 | 11-10 | 62.04 | 0 | A |  | 1637 | 1 | 0.22 | 1579 | 1.61 | 70 | 20 | 189 | 3:09 | 15 | 20 | 0 | 108 |  | 110.87 | 0 | 0 | N2 | 2022-03-06 17:41 | 2022-03-06 18:06 | 25 | 2022-03-06 17:34 | 31 |  |  |  |  | N | [8 empty] | 5 | 0 | 27.49 | [20 empty] | 0.45 |  |  | 0 | 0 | A | [9 empty] | 0 | 0 | 1642 | 20 | 0 | 25 | 0 | 792 | 0 | 470 | 0 | 0 | 0 | 42
2022-03-06 | A70059 | 1 | 중탄소 | AE5130M | TUNDISH교체전 | Al 탈산 | B | 33 | 4 | 54500 | 80.77 | D | D | D |  | 1 | 1 |  | 1530 | 1522 | 7100 |  |  | 7100 | 60.66 | 14 | 117048 | 1618 | 713 | Y | 41 | 35 | [7 empty] | 김덕진 | 2 |  | Y | [6 empty] | 0.01 | 192.01 | A |  | 1618 | 3 | 0.19 | 1577 | 1.05 | 75 | 29 | 285 | 4:45 | 16 | 16 | 9 | 0 |  | 0 |  | 999 | N2 | 2022-03-06 17:42 | 2022-03-06 17:59 | 17 | 2022-03-06 17:41 | 17 |  |  |  |  | Y |  |  |  | Y | [5 empty] | 0 | 265.19 | [23 empty] | 1.53 | 0 | A | [9 empty] | 0 | 1459 | 0 | 28 | 0 | 145 | 0 | 593 | 0 | 652 | 0 | 0 | 153 | 0
2022-03-06 | B69443 | 2 | 저탄소 | ATA105M4 |  | Al 탈산 | B | 6 | 83 | 49050 | 86.22 | D | D |  | D | 1 |  | 1 | 1555 | 1563 | 6800 |  |  | 6800 | 69.69 | 12 | 97572 | 1622 |  | Y | 43 | 35 | [7 empty] | 김규완 | 2 |  |  |  |  | Y |  | 102.95 | 12-1 | 175.19 | 0 | A |  | 1626 | 1 | 0.26 | 1574 | 1.35 | 65 | 29 | 227 | 3:47 | 15 | 17 | 0 | 109 |  | 110.19 | 0 | 0 | N2 | 2022-03-06 18:37 | 2022-03-06 19:06 | 28 | 2022-03-06 18:28 | 38 |  |  |  |  | N | [7 empty] | 3 | 4 | 0 | 26.36 | [20 empty] | 0.96 |  |  | 0.01 | 0.01 | A | [9 empty] | 0 | 0 | 1739 | 0 | 0 | 26 | 0 | 795 | 0 | 255 | 0 | 0 | 0 | 46 |  |  | 4
2022-03-06 | A70060 | 1 | 고탄소 | STB2 | TUNDISH교체 | Al 탈산 | B | 31 | 38 | 52200 | 84.28 | D | D | D |  | 1 | 1 |  | 1520 | 1549 | 6400 |  |  | 6400 | 63.03 | 12 | 101532 | 1585 |  | Y | 42 | 39 | [7 empty] | 김덕진 | 2 | [6 empty] | 103.15 | 12-10 | 280.58 | 0 | A |  | 1585 | 3 | 0.16 | 1545 | 0.98 | 89 | 34 | 245 | 4:05 | 25 | 25 | 10 | 0 |  | 0 |  | 400 | AR | 2022-03-06 18:51 | 2022-03-06 19:24 | 36 | 2022-03-06 18:50 | 37 |  |  |  |  | Y |  |  |  | Y | [5 empty] | 8.62 | 400 | [19 empty] | 1.96 | 1.63 |  |  | 2.99 | 0 | A |  |  | 8.159 | 32.024 | 47.964 | 0.649 | 5.878 | 1.497 | 1459.39 | 0 | 17 | 270 | 0 | 0 | 129 | 0 | 396 | 0 | 1192 | 0 | 0 | 171 | 30 |  |  |  |  | 1
2022-03-06 | B69444 | 2 | 저탄소 | ATA105M4 |  | Al 탈산 | B | 1 | 66 | 48700 | 81.93 | D | D |  | D | 1 |  | 1 | 1555 | 1554 | 6300 |  |  | 6300 | 65.35 | 13 | 96402 | 1618 |  | Y | 38 | 33 | [7 empty] | 김규완 | 2 |  |  |  |  | Y |  | 99 | 11-10 | 76.3 | 0 | A |  | 1616 | 1 | 0.25 | 1564 | 1.37 | 55 | 27 | 177 | 2:57 | 15 | 16 | 0 | 110 |  | 100.25 | 0 | 0 | N2 | 2022-03-06 19:58 | 2022-03-06 20:11 | 14 | 2022-03-06 19:53 | 19 |  |  |  |  | N | [8 empty] | 5 | 0.03 | 22.02 | [20 empty] | 0.91 |  |  | 0 | 0 | A | [9 empty] | 0 | 0 | 1717 | 0 | 0 | 24 | 0 | 795 | 0 | 256 | 0 | 0 | 0 | 33
2022-03-06 | A70061 | 1 | 고탄소 | STB2 |  | Al 탈산 | B | 16 | 13 | 53900 | 74.85 | D | D | D |  | 1 | 1 |  | 1520 | 1573 | 4200 |  |  | 4200 | 41.37 | 12 | 101532 | 1558 |  | Y | 40 | 25 | [7 empty] | 차승주 | 2 | [8 empty] | 169.88 | 0 | A |  | 1558 | 3 | 0.22 | 1513 | 1.32 | 57 | 34 | 256 | 4:16 | 25 | 25 | 11 | 0 |  | 0 |  | 300 | AR | 2022-03-06 19:52 | 2022-03-06 20:30 | 38 | 2022-03-06 19:51 | 38 |  |  |  |  | Y |  |  |  | Y | [5 empty] | 98.64 | 33.63 | [20 empty] | 1.4 |  |  | 4.28 | 0 | A |  |  | 10.118 | 30.083 | 49.358 | 0.78 | 4.878 | 1.64 | 1487.24 | 0 | 30 | 279 | 15 | 0 | 129 | 0 | 446 | 0 | 846 | 0 | 0 | 215 | 55
2022-03-06 | B69445 | 2 | 저탄소 | ATA105M4 | TUNDISH교체전 | Al 탈산 | B | 19 | 54 | 52150 | 74.75 | D | D |  | D | 1 |  | 1 | 1555 | 1542 | 6200 |  |  | 6200 | 76.65 | 11 | 80890 | 1615 |  | Y | 35 | 31 | [7 empty] | 김규완 | 2 |  |  |  |  | Y |  | 96.95 | 11-10 | 62.87 | 0 | A |  | 1622 | 1 | 0.23 | 1575 | 1.52 | 66 | 23 | 179 | 2:59 | 15 | 16 | 0 | 111 |  | 91.21 | 0 | 0 | N2 | 2022-03-06 20:51 | 2022-03-06 21:17 | 27 | 2022-03-06 20:42 | 35 |  |  |  |  | N | [8 empty] | 4.5 | 0 | 18.15 | [20 empty] | 0.63 |  |  | 0 | 0 | A | [9 empty] | 0 | 0 | 1648 | 0 | 0 | 22 | 0 | 794 | 0 | 252 | 0 | 0 | 0 | 24
2022-03-06 | A70062 | 1 | 고탄소 | STB2 |  | Al 탈산 | B | 11 | 44 | 51800 | 85.43 | D | D | D |  | 1 | 1 |  | 1520 | 1534 | 5300 |  |  | 5300 | 78.3 | 8 | 67688 | 1560 |  | Y | 44 | 31 | [7 empty] | 김덕진 | 2 |  | Y |  |  |  |  | 100.35 | 12-6 | 183.14 | 0 | A |  | 1560 | 3 | 0.21 | 1517 | 1.02 | 61 | 32 | 242 | 4:02 | 25 | 30 | 12 | 0 |  | 0 |  | 300 | AR | 2022-03-06 21:09 | 2022-03-06 21:22 | 13 | 2022-03-06 21:09 | 13 |  |  |  |  | Y |  |  |  | Y | [5 empty] | 103.1 | 59.32 | [20 empty] | 1.08 |  |  | 5.9 | 0 | B |  |  | 10.052 | 31.031 | 49.731 | 0.632 | 4.947 | 1.602 | 1487.24 | 0 | 39 | 365 | 20 | 0 | 142 | 0 | 475 | 0 | 889 | 0 | 0 | 160 | 55
2022-03-06 | B69446 | 2 | 중탄소 | SM45C | TUNDISH교체 | Si 탈산 | B | 18 | 49 | 52250 | 93.07 | D | D |  | B | 1 |  | 1 | 1540 | 1541 | 8100 |  |  | 8100 | 82.66 | 13 | 97987 | 1647 |  | Y | 45 | 41 | [7 empty] | 김규완 | 2 |  |  |  |  | Y |  | 97.05 | 12-1 | 109.25 | 0 | A |  | 1648 | 1 | 0.2 | 1584 | 1.49 | 91 | 40 | 268 | 4:28 | 15 | 21 | 0 | 112 | 100 | 70.72 | 0 | 0 | N2 | 2022-03-06 22:10 | 2022-03-06 22:48 | 37 | 2022-03-06 22:01 | 47 |  |  |  |  | N | [8 empty] | 4.5 | 0 | 20.54 | [19 empty] | 1.77 |  |  |  | 0 | 0 | A | [9 empty] | 0 | 0 | 684 | 0 | 0 | 34 | 0 | 796 | 0 | 202 | 0 | 0 | 0 | 21 |  |  | 4 |  | 1
2022-03-06 | A70063 | 1 | 고탄소 | STB2 |  | Al 탈산 | B | 33 | 5 | 55000 | 80.15 | D | D | B |  | 1 | 1 |  | 1520 | 1535 | 5600 |  |  | 5600 | 41.37 | 16 | 135376 | 1569 |  | Y | 40 | 33 | [7 empty] | 김덕진 | 2 |  | Y |  |  |  |  | 97.2 | 13-1 | 237.6 | 0 | A |  | 1569 | 3 | 0.2 | 1529 | 1.05 | 73 | 28 | 222 | 3:42 | 25 | 30 | 13 | 0 |  | 0 |  | 350 | AR | 2022-03-06 22:14 | 2022-03-06 22:26 | 12 | 2022-03-06 22:12 | 14 |  |  |  |  | Y |  |  |  | Y | [5 empty] | 114.91 | 25.11 | [20 empty] | 1.21 |  |  | 0.01 | 0 | B |  |  | 7.53 | 32.35 | 46.092 | 0.24 | 6.121 | 1.424 | 1459.39 | 0 | 19 | 285 | 0 | 0 | 127 | 0 | 332 | 0 | 854 | 0 | 0 | 63 | 65
2022-03-06 | B69447 | 2 | 중탄소 | SM45C |  | Si 탈산 | B | 6 | 84 | 48700 | 81.88 | D | B |  | B | 1 |  | 1 | 1540 | 1558 | 5100 |  |  | 5100 | 54.64 | 11 | 93335 | 1621 |  | Y | 39 | 28 | [7 empty] | 김규완 | 2 | [6 empty] | 104 | 12-2 | 83.27 | 8.5 | A |  | 1616 | 1 | 0.19 | 1563 | 1.39 | 70 | 25 | 246 | 4:06 | 15 | 16 | 0 | 113 |  | 64.63 | 0 | 0 | N2 | 2022-03-06 23:03 | 2022-03-06 23:51 | 49 | 2022-03-06 22:52 | 59 |  |  |  |  | N | [8 empty] | 4.8 | 0 | 17.15 | [23 empty] | 0 | 0 | B | [9 empty] | 0 | 0 | 222 | 20 | 0 | 42 | 0 | 1247 | 0 | 202 | 0 | 0 | 209 | 0
2022-03-06 | A70064 | 1 | 고탄소 | SEAH-BQ1 | 유사강종연연주 | Al 탈산 | B | 31 | 39 | 52200 | 83.65 | D | B | B |  | 1 | 1 |  | 1520 | 1553 | 4200 |  |  | 4200 | 82.73 | 6 | 50766 | 1562 |  | Y | 42 | 26 | [7 empty] | 김덕진 | 2 |  | Y |  |  |  |  | 96.1 | 12-2 | 189.49 | 0 | A |  | 1562 | 3 | 0.16 | 1518 | 1.1 | 63 | 29 | 243 | 4:03 | 30 | 30 | 14 | 0 |  | 0 |  | 350 | Ar | 2022-03-06 23:14 | 2022-03-06 23:27 | 13 | 2022-03-06 23:12 | 15 |  |  |  |  | Y |  |  |  | Y | [5 empty] | 121.66 | 41.72 | [20 empty] | 1.231 |  |  | 0 | 0 | A |  |  | 6.568 | 31.709 | 48.495 | 0.142 | 7.383 | 1.529 | 1432.06 | 0 | 57 | 267 | 0 | 0 | 128 | 0 | 507 | 0 | 1092 | 0 | 0 | 108 | 46
2022-03-06 | B69448 | 2 | 중탄소 | SM45C |  | Si 탈산 | B | 1 | 67 | 48050 | 83.05 | B | B |  | B | 1 |  | 1 | 1540 | 1544 | 5700 |  |  | 5700 | 55.49 | 12 | 102720 | 1628 |  | Y | 39 | 32 | [7 empty] | 임승우 | 2 | [6 empty] | 98.35 | 11-9 | 0 | 71.5 | A |  | 1617 | 1 | 0.22 | 1561 | 1.45 | 68 | 24 | 299 | 4:59 | 15 | 16 | 0 | 114 | 120 | 85.66 | 0 | 0 | N2 | 2022-03-07 00:03 | 2022-03-07 00:52 | 49 | 2022-03-06 23:52 | 61 |  |  |  |  | N | [8 empty] | 5 | 0 | 20.26 | [23 empty] | 0 | 0 | A | [9 empty] | 0 | 0 | 0 | 17 | 0 | 46 | 0 | 547 | 0 | 0 | 0 | 0 | 109 | 0
2022-03-06 | A70065 | 1 | 고탄소 | SEAH-BQ1 |  | Al 탈산 | B | 16 | 14 | 53700 | 84.68 | B | B | B |  | 1 | 1 |  | 1520 | 1535 | 5000 |  |  | 5000 | 59.09 | 10 | 84610 | 1558 |  | Y | 42 | 31 | [7 empty] | 김형철 | 2 |  | Y |  |  |  |  | 105 | 13-8 | 195.39 | 0 | A |  | 1558 | 3 | 0.17 | 1524 | 0.81 | 69 | 29 | 257 | 4:17 | 30 | 30 | 15 | 0 |  | 0 |  | 400 | Ar | 2022-03-07 00:18 | 2022-03-07 00:27 | 9 | 2022-03-07 00:18 | 10 |  |  |  |  | Y |  |  |  | Y | [5 empty] | 129.33 | 58.26 | [20 empty] | 0.801 |  |  | 1.34 | 0 | B |  |  | 7.161 | 32.028 | 47.436 | 0.216 | 6.624 | 1.481 | 1438.09 | 0 | 43 | 334 | 0 | 0 | 146 | 0 | 407 | 0 | 988 | 0 | 0 | 43 | 76
2022-03-06 | A70066 | 1 | 고탄소 | SEAH-BQ1 |  | Al 탈산 | B | 11 | 45 | 51700 | 79.45 | B | B | B |  | 1 | 1 |  | 1520 | 1559 | 4600 |  |  | 4600 | 54.37 | 10 | 84610 | 1564 |  | Y | 41 | 31 | [7 empty] | 김형철 | 2 |  | Y |  |  |  |  | 101.7 | 12-7 | 220.91 | 0 | A |  | 1564 | 3 | 0.16 | 1521 | 1.16 | 66 | 24 | 238 | 3:58 | 30 | 30 | 16 | 0 |  | 0 |  | 400 | Ar | 2022-03-07 01:14 | 2022-03-07 01:33 | 20 | 2022-03-07 01:12 | 21 |  |  |  |  | Y |  |  |  | Y | [5 empty] | 138.26 | 16.91 | [20 empty] | 0.996 |  |  | 2.5 | 0 | B |  |  | 7.122 | 32.37 | 47.222 | 0.145 | 6.63 | 1.458 | 1443.43 | 0 | 34 | 328 | 0 | 0 | 127 | 0 | 445 | 0 | 990 | 0 | 0 | 36 | 47
2022-03-06 | B69449 | 2 | 중탄소 | SM45C |  | Si 탈산 | B | 19 | 55 | 51800 | 91.58 | B | B |  | B | 1 |  | 1 | 1540 | 1528 | 6600 |  |  | 6600 | 76.63 | 12 | 86124 | 1588 |  | Y | 51 | 37 | [7 empty] | 임승우 | 2 |  |  |  |  | Y |  | 100.6 | 12-4 | 55.81 | 34.02 | A |  | 1603 | 1 | 0.2 | 1550 | 1.39 | 57 | 24 | 303 | 5:03 | 15 | 15 | 0 | 115 |  | 61.06 | 0 | 0 | N2 | 2022-03-07 01:31 | 2022-03-07 01:50 | 19 | 2022-03-07 01:22 | 28 |  |  |  |  | N | [8 empty] | 4.5 | 0 | 16.48 | [23 empty] | 0 | 0 | A | [9 empty] | 0 | 0 | 208 | 20 | 0 | 49 | 0 | 703 | 0 | 0 | 0 | 0 | 89 | 0
2022-03-06 | A70067 | 1 | 고탄소 | SEAH-BQ1 |  | Al 탈산 | B | 33 | 6 | 0 | 82.73 | B | B | B |  | 1 | 1 |  | 1520 | 1547 | 5200 |  |  | 5200 | 51.22 | 12 | 101532 | 1559 |  | Y | 42 | 33 | [7 empty] | 김형철 | 2 |  | Y |  |  |  |  | 158.15 |  | 216.08 | 0 | A |  | 1559 | 3 | 0.16 | 1520 | 0.98 | 65 | 25 | 238 | 3:58 | 30 | 30 | 17 | 0 |  | 0 |  | 400 | Ar | 2022-03-07 02:21 | 2022-03-07 02:37 | 16 | 2022-03-07 02:19 | 18 |  |  |  |  | Y |  |  |  | Y | [5 empty] | 137.38 | 38.56 | [20 empty] | 1.172 |  |  | 0.02 | 0 | A |  |  | 6.832 | 31.708 | 48.485 | 0.148 | 7.097 | 1.529 | 1432.06 | 0 | 58 | 384 | 0 | 0 | 130 | 0 | 496 | 0 | 1098 | 0 | 0 | 109 | 91
2022-03-06 | B69450 | 2 | 중탄소 | SM45C |  | Si 탈산 | B | 18 | 50 | 50400 | 79.1 | B | B |  | B | 1 |  | 1 | 1540 | 1550 | 5100 |  |  | 5100 | 59.46 | 12 | 85776 | 1601 |  | Y | 38 | 29 | [7 empty] | 임승우 | 2 | [6 empty] | 97.9 | 12-2 | 0 | 153.75 | A |  | 1602 | 1 | 0.19 | 1546 | 1.52 | 53 | 20 | 306 | 5:06 | 15 | 15 | 0 | 116 |  | 62.21 | 0 | 0 | N2 | 2022-03-07 02:34 | 2022-03-07 02:56 | 21 | 2022-03-07 02:25 | 30 |  |  |  |  | N | [8 empty] | 5 | 0 | 15.93 | [23 empty] | 0 | 0 | A | [9 empty] | 0 | 0 | 308 | 13 | 0 | 48 | 0 | 780 | 0 | 0 | 0 | 0 | 158 | 12
2022-03-06 | A70068 | 1 | 고탄소 | SEAH-BQ1 |  | Al 탈산 | B | 31 | 40 | 52700 | 84.67 | B | B | B |  | 1 | 1 |  | 1520 | 1546 | 5500 |  |  | 5500 | 54.17 | 12 | 101532 | 1556 |  | Y | 42 | 35 | [7 empty] | 김형철 | 2 |  | Y |  |  |  |  | 107.5 | 13-4 | 285.29 | 0 | A |  | 1556 | 3 | 0.16 | 1517 | 0.95 | 62 | 26 | 239 | 3:59 | 30 | 30 | 18 | 0 |  | 0 |  | 400 | Ar | 2022-03-07 03:29 | 2022-03-07 03:41 | 13 | 2022-03-07 03:27 | 15 |  |  |  |  | Y |  |  |  | Y | [5 empty] | 137.61 | 51.78 | [20 empty] | 1.058 |  |  | 0.03 | 0 | A |  |  | 6.734 | 32.346 | 47.871 | 0.176 | 7.108 | 1.479 | 1438.09 | 0 | 18 | 369 | 0 | 0 | 129 | 0 | 612 | 0 | 1117 | 0 | 0 | 106 | 63
2022-03-06 | B69451 | 2 | 중탄소 | SM45C |  | Si 탈산 | B | 6 | 85 | 48650 | 78.33 | B | B |  | B | 1 |  | 1 | 1540 | 1556 | 5100 |  |  | 5100 | 33.29 | 18 | 153216 | 1603 |  | Y | 36 | 31 | [7 empty] | 임승우 | 2 | [6 empty] | 99.45 | 11-7 | 23.7 | 31.19 | A |  | 1594 | 1 | 0.11 | 1548 | 1.15 | 55 | 19 | 262 | 4:22 | 15 | 15 | 0 | 117 | 50 | 20.23 | 0 | 0 | N2 | 2022-03-07 03:35 | 2022-03-07 03:58 | 23 | 2022-03-07 03:27 | 32 |  |  |  |  | N | [8 empty] | 5 | 0 | 10.1 | [23 empty] | 0 | 0 | A | [9 empty] | 0 | 0 | 233 | 7 | 0 | 48 | 0 | 204 | 0 | 0 | 0 | 0 | 105 | 0
2022-03-06 | A70069 | 1 | 고탄소 | SEAH-BQ1 |  | Al 탈산 | B | 16 | 15 | 53900 | 87.27 | B | B | B |  | 1 | 1 |  | 1520 | 1531 | 5900 |  |  | 5900 | 58.11 | 12 | 101532 | 1561 |  | Y | 42 | 35 | [7 empty] | 김형철 | 2 |  | Y |  |  |  |  | 105.5 | 13-8 | 250.16 | 0 | A |  | 1561 | 3 | 0.16 | 1514 | 1.04 | 59 | 22 | 250 | 4:10 | 30 | 30 | 19 | 0 |  | 0 |  | 400 | Ar | 2022-03-07 04:43 | 2022-03-07 04:53 | 10 | 2022-03-07 04:42 | 11 |  |  |  |  | Y |  |  |  | Y | [5 empty] | 138.59 | 78.13 | [20 empty] | 1.111 |  |  | 1.51 | 0 | A |  |  | 6.015 | 32.691 | 48.792 | 0.133 | 8.111 | 1.492 | 1413.11 | 0 | 28 | 387 | 0 | 0 | 126 | 0 | 695 | 0 | 1215 | 0 | 0 | 95 | 73
2022-03-06 | B69452 | 2 | 중탄소 | SM45CM9 |  | Al 탈산 | B | 1 | 68 | 48100 | 87.27 | B | B |  | B | 1 |  | 1 | 1540 | 1581 | 5100 |  |  | 5100 | 108.18 | 6 | 47142 | 1605 |  | Y | 42 | 31 | [7 empty] | 임승우 | 2 | [6 empty] | 106.6 | 12-7 | 4.58 | 255.14 | A |  | 1602 | 1 | 0.14 | 1552 | 1.17 | 59 | 26 | 290 | 4:50 | 15 | 16 | 0 | 118 |  | 39.2 | 0 | 0 | N2 | 2022-03-07 04:48 | 2022-03-07 05:02 | 14 | 2022-03-07 04:37 | 25 |  |  |  |  | Y | [8 empty] | 4.5 | 0 | 14.42 | [23 empty] | 0 | 0 | A | [9 empty] | 0 | 0 | 608 | 34 | 0 | 200 | 0 | 245 | 0 | 0 | 0 | 0 | 86 | 0
2022-03-06 | A70070 | 1 | 고탄소 | STB2 | 유사강종연연주 | Al 탈산 | B | 11 | 46 | 52400 | 84.33 | B | B | B |  | 1 | 1 |  | 1520 | 1539 | 5300 |  |  | 5300 | 52.2 | 12 | 101532 | 1561 |  | Y | 42 | 34 | [7 empty] | 김형철 | 2 |  |  | Y |  |  |  | 105.85 | 13-1 | 298.75 | 0 | A |  | 1561 | 3 | 0.16 | 1523 | 0.9 | 67 | 25 | 253 | 4:13 | 25 | 25 | 20 | 0 |  | 0 |  | 400 | AR | 2022-03-07 05:45 | 2022-03-07 05:56 | 12 | 2022-03-07 05:44 | 12 |  |  |  |  | Y |  |  |  | Y | [5 empty] | 141.29 | 51.32 | [20 empty] | 1.18 |  |  | 2.75 | 0 | A | [9 empty] | 0 | 24 | 330 | 0 | 0 | 128 | 0 | 498 | 0 | 400 | 0 | 0 | 0 | 46
2022-03-06 | B69453 | 2 | 중탄소 | SM45CM9 |  | Al 탈산 | B | 19 | 56 | 51350 | 81.62 | B | B |  | B | 1 |  | 1 | 1540 | 1544 | 6100 |  |  | 6100 | 66.94 | 12 | 91127 | 1603 | 356 | Y | 39 | 32 | [7 empty] | 임승우 | 2 | [6 empty] | 103.55 | 12-6 | 0 | 126.26 | A |  | 1598 | 1 | 0.18 | 1557 | 0 | 64 | 23 | 299 | 4:59 | 15 | 15 | 0 | 119 |  | 51.33 | 0 | 0 | N2 | 2022-03-07 05:53 | 2022-03-07 06:11 | 18 | 2022-03-07 05:45 | 26 |  |  |  |  | Y | [8 empty] | 4.2 | 0 | 13.55 | [23 empty] | 0 | 0 | A | [9 empty] | 0 | 0 | 0 | 13 | 0 | 188 | 0 | 792 | 0 | 505 | 0 | 0 | 86 | 0
2022-03-06 | A70071 | 1 | 고탄소 | STB2 |  | Al 탈산 | B | 33 | 7 | 55300 | 74.55 | B | C | C |  | 1 | 1 |  | 1520 | 1569 | 4200 |  |  | 4200 | 42.29 | 12 | 99316 | 1554 |  | Y | 41 | 26 | [7 empty] | 김형철 | 2 |  | Y | [6 empty] | 230.32 | 0 | A |  | 1553 | 3 | 0.15 | 1515 | 1.12 | 59 | 31 | 235 | 3:55 | 25 | 25 | 21 | 0 |  | 0 |  | 350 | AR | 2022-03-07 06:41 | 2022-03-07 07:10 | 30 | 2022-03-07 06:40 | 30 |  |  |  |  | Y |  |  |  | Y | [5 empty] | 108.42 | 29.22 | [20 empty] | 0.885 |  |  | 6.99 | 0 | A | [9 empty] | 0 | 45 | 288 | 25 | 0 | 127 | 0 | 497 | 0 | 398 | 0 | 0 | 74 | 75
2022-03-06 | B69454 | 2 | 중탄소 | SM45CM9 | 연주종료 | Al 탈산 | B | 18 | 51 | 51100 | 90.53 | B | C |  | C | 1 |  | 1 | 1540 | 1557 | 5700 |  |  | 5700 | 51.82 | 14 | 109998 | 1599 |  | Y | 40 | 35 | [7 empty] | 임승우 | 2 | [6 empty] | 104 | 12-8 | 0 | 155.86 | A |  | 1612 | 1 | 0.14 | 1552 | 1.38 | 59 | 22 | 571 | 9:31 | 15 | 15 | 0 | 120 |  | 52.76 | 0 | 0 | N2 | 2022-03-07 07:03 | 2022-03-07 07:19 | 16 | 2022-03-07 06:53 | 27 | [14 empty] | 0 | 14.53 | [23 empty] | 0 | 0 | A | [9 empty] | 0 | 0 | 181 | 41 | 0 | 93 | 0 | 98 | 0 | 0 | 0 | 0 | 90 | 16
2022-03-07 | A70072 | 1 | 고탄소 | STB2 |  | Al 탈산 | B | 31 | 41 | 52900 | 81.47 | C | C | C |  | 1 | 1 |  | 1520 | 1540 | 5600 |  |  | 5600 | 55.16 | 12 | 101532 | 1552 |  | Y | 42 | 35 | [7 empty] | 이호남 | 2 |  | Y |  |  |  |  | 109.9 | 13-6 | 231.3 | 0 | A |  | 1552 | 3 | 0.14 | 1517 | 0.9 | 61 | 23 | 255 | 4:15 | 25 | 25 | 22 | 0 |  | 0 |  | 300 | AR | 2022-03-07 07:58 | 2022-03-07 08:12 | 14 | 2022-03-07 07:57 | 15 |  |  |  |  | Y |  |  |  | Y | [5 empty] | 94.03 | 73.04 | [20 empty] | 0.773 |  |  | 9.49 | 0 | A | [9 empty] | 0 | 16 | 278 | 14 | 0 | 127 | 0 | 649 | 0 | 485 | 0 | 0 | 146 | 45
2022-03-07 | B69455 | 2 | 중탄소 | SCM440I |  | Al 탈산 | I | 6 | 86 | 48700 | 108.23 | C | C |  | C | 1 |  | 1 | 1560 | 1605 | 7000 |  |  | 7000 | 76.67 | 7 | 91300 | 1666 |  | INGOT | 47 | 40 | [7 empty] | 추창도 | [5 empty] | Y |  | 95.9 | 11-4 | 290.27 | 6.9 | A |  | 1642 | 1 | 0.18 | 1577 | 1.13 | 82 |  | 212 | 3:32 | 20 | 21 | 0 | 121 |  | 82.13 | 0 | 0 | AR | 2022-03-07 08:27 |  | 22 | 2022-03-07 08:18 | [5 empty] | Y | [8 empty] | 5 | 23.81 | 0 | [18 empty] | 1 |  |  |  |  | 0 | 0 | B | [9 empty] | 1010 | 221 | 0 | 43 | 0 | 135 | 0 | 696 | 0 | 255 | 0 | 0 | 77 | 0
2022-03-07 | A70073 | 1 | 고탄소 | STB2 |  | Al 탈산 | B | 16 | 16 | 53400 | 79.17 | C | C | C |  | 1 | 1 |  | 1520 | 1554 | 5400 |  |  | 5400 | 53.19 | 12 | 101532 | 1565 |  | Y | 40 | 31 | [7 empty] | 이호남 | 2 | [6 empty] | 108.65 | 14-1 | 222.47 | 0 | A |  | 1565 | 3 | 0.16 | 1521 | 1.13 | 65 | 25 | 250 | 4:10 | 25 | 25 | 23 | 0 |  | 0 |  | 400 | AR | 2022-03-07 09:01 | 2022-03-07 09:20 | 18 | 2022-03-07 09:01 | 19 |  |  |  |  | Y |  |  |  | Y | [5 empty] | 123.38 | 51.14 | [20 empty] | 1.177 |  |  | 11.84 | 0 | A | [9 empty] | 0 | 19 | 295 | 25 | 0 | 129 | 0 | 867 | 0 | 496 | 0 | 0 | 160 | 75
2022-03-07 | B69456 | 2 | 고탄소 | STB2 |  | Al 탈산 | B | 1 | 69 | 48100 | 108 | C | C | C |  | 1 | 1 |  | 1530 | 1548 | 7300 |  |  | 7300 | 71.9 | 12 | 101532 | 1563 |  | Y | 58 | 44 |  |  | A70071 | 07 |  |  |  | 추창도 | 2 |  |  |  |  | Y |  | 112 | 13-2 | 302.16 | 0 | A |  | 1565 | 3 | 0.19 | 1533 | 0.67 | 77 | 35 | 307 | 5:07 | 25 | 25 | 24 | 0 |  | 0 |  | 400 | AR | 2022-03-07 09:53 | 2022-03-07 10:24 | 31 | 2022-03-07 09:51 | 33 |  |  |  |  | Y |  |  |  | Y | [5 empty] | 157.04 | 65.51 | [20 empty] | 0.941 |  |  | 0 | 0 | A | [9 empty] | 0 | 2090 | 341 | 15 | 0 | 140 | 0 | 546 | 0 | 202 | 0 | 0 | 134 | 79
2022-03-07 | B69457 | 2 | 고탄소 | STB2 |  | Al 탈산 | B | 33 | 8 | 54600 | 66.35 | C | C | C |  | 2 | 1 |  | 1530 | 1537 | 2500 | 5500 |  | 8000 | 78.79 | 12 | 101532 | 1554 |  | Y | 40 | 15 | IC2톤처리 | Y | A70072 | 07 |  |  |  | 추창도 | 2 |  |  |  |  | Y |  | 109.6 | 14-4 | 83.44 | 0 | A |  | 1554 | 3 | 0.17 | 1523 | 0.91 | 67 | 22 | 240 | 4:00 | 25 | 25 | 25 | 0 |  | 0 |  | 600 | AR | 2022-03-07 11:21 | 2022-03-07 11:34 | 13 | 2022-03-07 11:14 | 20 |  |  |  |  | Y |  |  |  | Y | [5 empty] | 159.32 | 33.92 | [20 empty] | 0.788 |  |  | 1.79 | 0 | A | [9 empty] | 0 | 1705 | 289 | 24 | 0 | 152 | 0 | 770 | 0 | 207 | 0 | 0 | 203 | 97
2022-03-07 | B69458 | 2 | 고탄소 | STB2 |  | Al 탈산 | B | 31 | 42 | 52300 | 97.05 | C | C | C |  | 1 | 1 |  | 1530 | 1535 | 6600 |  |  | 6600 | 65 | 12 | 101532 | 1576 |  | Y | 47 | 39 |  |  | A70073 | 07 |  |  |  | 추창도 | 2 |  |  |  |  | Y |  | 106.65 | 13-3 | 256.54 | 0 | A |  | 1560 | 3 | 0.19 | 1527 | 0.73 | 71 | 23 | 268 | 4:28 | 25 | 25 | 26 | 0 |  | 0 |  | 400 | AR | 2022-03-07 12:07 | 2022-03-07 12:42 | 35 | 2022-03-07 12:06 | 36 |  |  |  |  | Y |  |  |  | Y | [5 empty] | 128.15 | 103.05 | [20 empty] | 1.094 |  |  | 6.27 | 0 | A | [9 empty] | 0 | 1927 | 314 | 15 | 0 | 138 | 0 | 546 | 0 | 207 | 0 | 0 | 77 | 38
2022-03-07 | B69459 | 2 | 중탄소 | SNCM439P | 연주시작 | Al 탈산 | B | 6 | 87 | 48900 | 113.97 | C | C |  | C | 1 |  | 1 | 1540 | 1548 | 10800 |  |  | 10800 | 113.3 | 12 | 95324 | 1644 |  | Y | 59 | 55 | [15 empty] | 100.3 | 11-8 | 293.29 | 0 | A |  | 1652 | 1 | 0.21 | 1575 | 1.61 | 88 | 37 | 327 | 5:27 | 18 | 21 | 0 | 122 |  | 60.05 | 0 | 0 | AR | 2022-03-07 13:39 | 2022-03-07 14:02 | 23 | 2022-03-07 13:27 | 35 | [14 empty] | 17.75 | 0 | [19 empty] | 1.81 |  |  |  | 0 | 0 | A | [9 empty] | 1288 | 0 | 340 | 35 | 0 | 101 | 0 | 650 | 0 | 207 | 0 | 0 | 69 | 34 |  |  | 9 |  | 1
2022-03-07 | A70074 | 1 | 고탄소 | STB2 |  | Al 탈산 | B | 11 | 47 | 51800 | 78.2 | C | C | C |  | 1 | 1 |  | 1520 | 1538 | 5500 |  |  | 5500 | 54.17 | 12 | 101532 | 1560 |  | Y | 42 | 33 | [7 empty] | 이호남 | 2 |  | Y |  |  |  |  | 103.2 | 12-8 | 329.76 | 0 | A |  | 1554 | 3 | 0.17 | 1522 | 0.91 | 66 | 27 | 245 | 4:05 | 25 | 25 | 27 | 0 |  | 0 |  | 300 | AR | 2022-03-07 13:16 | 2022-03-07 13:48 | 33 | 2022-03-07 13:14 | 34 |  |  |  |  | Y |  |  |  | Y | [5 empty] | 89.55 | 43.55 | [20 empty] | 1.225 |  |  | 10.01 | 0 | A | [9 empty] | 0 | 35 | 316 | 11 | 0 | 126 | 0 | 497 | 0 | 398 | 0 | 0 | 0 | 54
2022-03-07 | B69460 | 2 | 중탄소 | SNCM439P | 잔강최소화전 | Al 탈산 | B | 1 | 70 | 47850 | 93.13 | C | C |  | D | 1 |  | 1 | 1540 | 1534 | 7800 |  |  | 7800 | 81.52 | 12 | 95678 | 1620 |  | Y | 49 | 39 | [13 empty] | Y |  | 108.65 | 12-8 | 189.17 | 0 | A |  | 1607 | 1 | 0.17 | 1561 | 1.18 | 74 | 32 | 227 | 3:47 | 18 | 20 | 0 | 123 | 65 | 45.67 | 0 | 0 | AR | 2022-03-07 14:32 | 2022-03-07 15:10 | 37 | 2022-03-07 14:26 | 44 |  |  |  |  | N | [8 empty] | 4.5 | 12.73 | 0 | [23 empty] | 0 | 0 | A | [9 empty] | 1301 | 0 | 357 | 61 | 0 | 101 | 0 | 548 | 0 | 258 | 0 | 0 | 0 | 45
2022-03-07 | A70075 | 1 | 고탄소 | STB2 |  | Al 탈산 | B | 16 | 17 | 53300 | 85.63 | C | C | D |  | 1 | 1 |  | 1520 | 1531 | 6300 |  |  | 6300 | 62.05 | 12 | 101532 | 1559 |  | Y | 46 | 38 | [7 empty] | 김덕진 | 2 |  | Y |  |  |  |  | 106.35 | 13-8 | 285.64 | 0 | A |  | 1561 | 3 | 0.15 | 1529 | 0.82 | 73 | 25 | 246 | 4:06 | 25 | 25 | 28 | 0 |  | 0 |  | 450 | AR | 2022-03-07 14:33 | 2022-03-07 14:55 | 22 | 2022-03-07 14:32 | 23 |  |  |  |  | Y |  |  |  | Y | [5 empty] | 133.4 | 73.02 | [20 empty] | 1.244 |  |  | 11.61 | 0 | A | [9 empty] | 0 | 28 | 204 | 23 | 0 | 126 | 0 | 496 | 0 | 398 | 0 | 0 | 85 | 56
2022-03-07 | B69461 | 2 | 중탄소 | AE4330VM2 | 잔강최소화 | Al 탈산 | B | 33 | 9 | 54100 | 99.68 | D | D |  | D | 1 |  | 1 | 1540 | 1579 | 8500 |  |  | 8500 | 91.78 | 12 | 92611 | 1640 | 357 | Y | 47 | 42 | [7 empty] | 김규완 | 2 |  |  |  |  | Y |  | 100.25 | 13-3 | 127.63 | 0 | A |  | 1640 | 1 | 0.25 | 1567 | 1.79 | 74 | 15 | 262 | 4:22 | 18 | 21 | 0 | 124 |  | 63.41 | 0 | 0 | AR | 2022-03-07 15:55 | 2022-03-07 16:37 | 42 | 2022-03-07 15:41 | 57 |  |  |  |  | Y | [8 empty] | 3.5 | 18.38 | 0 | [20 empty] | 0.57 |  |  | 0 | 0 | B | [9 empty] | 1452 | 0 | 1118 | 70 | 0 | 119 | 0 | 1294 | 0 | 208 | 0 | 0 | 136 | 71 |  |  | 11
2022-03-07 | A70076 | 1 | 고탄소 | STB2 | TUNDISH교체전 | Al 탈산 | B | 18 | 52 | 50900 | 86.23 | D | D | D |  | 1 | 1 |  | 1520 | 1533 | 7000 |  |  | 7000 | 79.08 | 12 | 88518 | 1559 |  | Y | 49 | 43 | [7 empty] | 김덕진 | 2 |  | Y |  |  |  |  | 107.3 | 13-1 | 237.04 | 0 | A |  | 1559 | 3 | 0.15 | 1531 | 0.76 | 75 | 24 | 250 | 4:10 | 25 | 25 | 29 | 0 |  | 0 |  | 450 | AR | 2022-03-07 15:52 | 2022-03-07 16:05 | 13 | 2022-03-07 15:52 | 13 |  |  |  |  | Y |  |  |  | Y | [5 empty] | 135.1 | 56.38 | [20 empty] | 1.162 |  |  | 13.17 | 0 | A | [9 empty] | 0 | 0 | 311 | 26 | 0 | 61 | 0 | 594 | 0 | 402 | 0 | 0 | 154 | 33
2022-03-07 | B69462 | 2 | 중탄소 | AE4330VM2 |  | Al 탈산 | B | 19 | 57 | 52100 | 98.05 | D | D |  | D | 1 |  | 1 | 1540 | 1581 | 9500 |  |  | 9500 | 103.67 | 14 | 91634 | 1641 |  | Y | 52 | 48 | [7 empty] | 김규완 | 2 |  |  |  |  | Y |  | 103.1 | 12-6 | 204.43 | 0 | A |  | 1625 | 1 | 0.23 | 1558 | 1.67 | 65 | 12 | 289 | 4:49 | 18 | 19 | 0 | 125 | 40 | 44.89 | 0 | 0 | AR | 2022-03-07 16:54 | 2022-03-07 17:45 | 51 | 2022-03-07 16:43 | 62 |  |  |  |  | Y | [7 empty] | 5 | 4.5 | 11.82 | 0 | [20 empty] | 0.74 |  |  | 0.06 | 0.06 | B | [9 empty] | 1402 | 0 | 1045 | 74 | 0 | 213 | 0 | 2090 | 0 | 307 | 0 | 0 | 97 | 27 |  |  | 6
2022-03-07 | A70077 | 1 | 고탄소 | STB2D | TUNDISH교체 | Al 탈산 | B | 31 | 43 | 52300 | 85.8 | D | D | D |  | 1 | 1 |  | 1520 | 1533 | 7500 |  |  | 7500 | 73.87 | 12 | 101532 | 1580 | 360 | Y | 48 | 45 | [7 empty] | 김덕진 | 2 |  | Y |  |  |  |  | 109.65 | 13-5 | 263.54 | 0 | A |  | 1580 | 3 | 0.16 | 1554 | 0.7 | 100 | 42 | 247 | 4:07 | 25 | 25 | 30 | 0 |  | 0 |  | 550 | AR | 2022-03-07 17:08 | 2022-03-07 17:45 | 37 | 2022-03-07 17:08 | 37 |  |  |  |  | Y |  |  |  | Y | [5 empty] | 152.11 | 61.37 | [19 empty] | 1.66 |  |  |  | 14.72 | 0 | A | [9 empty] | 0 | 0 | 288 | 12 | 0 | 0 | 0 | 865 | 0 | 0 | 0 | 0 | 263 | 45 |  |  |  |  | 1
2022-03-07 | B69463 | 2 | 중탄소 | AE4330VM2 |  | Al 탈산 | B | 6 | 88 | 48450 | 113.32 | D | D |  | D | 1 |  | 1 | 1540 | 1565 | 10000 |  |  | 10000 | 103.86 | 15 | 96287 | 1634 |  | Y | 57 | 54 | [7 empty] | 김규완 | 2 |  |  |  |  | Y |  |  |  | 318.06 | 0 | A |  | 1634 | 1 | 0.3 | 1559 | 1.46 | 66 | 30 | 362 | 6:02 | 18 | 19 | 0 | 126 |  | 118.55 | 0 | 0 | AR | 2022-03-07 18:26 | 2022-03-07 18:53 | 27 | 2022-03-07 18:15 | 38 |  |  |  |  | Y | [8 empty] | 4.5 | 28.76 | 0 | [20 empty] | 0.57 |  |  | 0 | 0 | A | [9 empty] | 1481 | 0 | 1086 | 31 | 0 | 134 | 0 | 1786 | 0 | 303 | 0 | 0 | 195 | 8 |  |  | 11
2022-03-07 | A70078 | 1 | 고탄소 | STB2D |  | Al 탈산 | B | 11 | 48 | 52900 | 81.13 | D | D | D |  | 1 | 1 |  | 1520 | 1591 | 4100 |  |  | 4100 | 48.46 | 10 | 84610 | 1560 |  | Y | 42 | 34 | [7 empty] | 김덕진 | 2 |  | Y |  |  |  |  | 104.9 | 12-9 | 226.14 | 0 | A |  | 1556 | 3 | 0.14 | 1534 | 0.56 | 80 | 23 | 238 | 3:58 | 25 | 25 | 31 | 0 |  | 0 |  | 350 | AR | 2022-03-07 18:08 | 2022-03-07 18:52 | 44 | 2022-03-07 18:07 | 45 |  |  |  |  | Y |  |  |  | Y | [5 empty] | 104.13 | 77.03 | [20 empty] | 1.59 |  |  | 15.94 | 0 | A | [9 empty] | 0 | 20 | 254 | 9 | 0 | 0 | 0 | 893 | 0 | 0 | 0 | 0 | 194 | 70
2022-03-07 | A70079 | 1 | 고탄소 | STB2D |  | Al 탈산 | B | 16 | 18 | 53600 | 95.9 | D | D | D |  | 1 | 1 |  | 1520 | 1553 | 5300 |  |  | 5300 | 52.2 | 12 | 101532 | 1550 |  | Y | 49 | 32 | [7 empty] | 김덕진 | 2 |  |  | Y |  | N |  | 103.9 | 13-5 | 66.23 | 0 | A |  | 1550 | 3 | 0.15 | 1524 | 0.57 | 70 | 17 | 242 | 4:02 | 25 | 25 | 32 | 0 |  | 0 |  | 350 | AR | 2022-03-07 19:24 | 2022-03-07 19:58 | 34 | 2022-03-07 19:23 | 35 |  |  |  |  | Y |  |  |  | Y | [5 empty] | 103.86 | 125.15 | [20 empty] | 1.4 |  |  | 17.5 | 0 | A | [9 empty] | 0 | 16 | 241 | 19 | 0 | 0 | 0 | 956 | 0 | 0 | 0 | 0 | 204 | 35
2022-03-07 | B69464 | 2 | 중탄소 | AE4330VM2 |  | Al 탈산 | B | 1 | 71 | 48000 | 116.1 | D | D |  | D | 1 |  | 1 | 1540 | 1579 | 9200 |  |  | 9200 | 97.25 | 11 | 94599 | 1641 |  | Y | 52 | 48 | [7 empty] | 김규완 | 2 |  |  |  |  | Y |  | 106.8 | 12-7 | 110.97 | 0 | A |  | 1631 | 1 | 0.28 | 1550 | 1.47 | 57 | 29 | 297 | 4:57 | 18 | 23 | 0 | 127 |  | 93.94 | 0 | 0 | AR | 2022-03-07 19:53 | 2022-03-07 20:02 | 8 | 2022-03-07 19:32 | 30 |  |  |  |  | Y | [8 empty] | 4 | 26.6 | 0 | [20 empty] | 0.81 |  |  | 0 | 0 | A | [9 empty] | 1536 | 0 | 918 | 99 | 0 | 217 | 0 | 1787 | 0 | 201 | 0 | 0 | 99 | 0 |  |  | 4
2022-03-07 | B69465 | 2 | 중탄소 | AE4330VM2 |  | Al 탈산 | B | 33 | 10 | 54450 | 93.53 | D | D |  | D | 1 |  | 1 | 1540 | 1581 | 7100 |  |  | 7100 | 76.77 | 12 | 92490 | 1645 |  | Y | 41 | 37 | [7 empty] | 김규완 | 2 | [6 empty] | 95.45 | 12-8 | 31.81 | 0 | A |  | 1610 | 1 | 0.21 | 1552 | 1.29 | 59 | 19 | 220 | 3:40 | 18 | 18 | 0 | 128 | 55 | 54.8 | 0 | 0 | AR | 2022-03-07 20:36 | 2022-03-07 21:18 | 41 | 2022-03-07 20:29 | 49 |  |  |  |  | Y | [8 empty] | 4 | 15.27 | 0 | [20 empty] | 0.67 |  |  | 0 | 0 | B | [9 empty] | 1370 | 0 | 465 | 52 | 0 | 107 | 0 | 994 | 0 | 208 | 0 | 0 | 502 | 42
2022-03-07 | A70080 | 1 | 고탄소 | STB2D |  | Al 탈산 | B | 18 | 53 | 51100 | 89.55 | D | D | D |  | 1 | 1 |  | 1520 | 1590 | 4800 |  |  | 4800 | 56.73 | 10 | 84610 | 1555 |  | Y | 49 | 29 | [7 empty] | 김덕진 | 2 |  | Y |  |  | N |  | 99.9 | 12-3 | 189.47 | 0 | A |  | 1555 | 3 | 0.15 | 1532 | 0.56 | 78 | 23 | 239 | 3:59 | 25 | 25 | 33 | 0 |  | 0 |  | 350 | AR | 2022-03-07 20:44 | 2022-03-07 21:02 | 18 | 2022-03-07 20:44 | 18 | [14 empty] | 0.11 | 0 | [23 empty] | 19.16 | 0 | A | [9 empty] | 0 | 0 | 231 | 0 | 0 | 0 | 0 | 946 | 0 | 0 | 0 | 0 | 196 | 39
2022-03-07 | A70081 | 1 | 고탄소 | STB2D |  | Al 탈산 | B | 31 | 44 | 52500 | 82.23 | D | D | D |  | 1 | 1 |  | 1520 | 1560 | 4900 |  |  | 4900 | 48.26 | 12 | 101532 | 1566 |  | Y | 44 | 30 | [7 empty] | 김덕진 |  |  |  | Y |  | N |  | 103.3 | 12-9 | 270.93 | 0 | A |  | 1566 | 3 | 0.16 | 1526 | 1.05 | 72 | 33 | 244 | 4:04 | 25 | 25 | 34 | 0 |  | 0 |  | 450 | AR | 2022-03-07 21:40 | 2022-03-07 22:04 | 24 | 2022-03-07 21:39 | 25 |  |  |  |  | Y |  |  |  | Y | [5 empty] | 133.68 | 61.39 | [23 empty] | 20.31 | 0 | A | [9 empty] | 0 | 0 | 216 | 0 | 0 | 0 | 0 | 889 | 0 | 0 | 0 | 0 | 203 | 47
2022-03-07 | B69466 | 2 | 중탄소 | AE4330VM2 | TUNDISH교체전 | Al 탈산 | B | 19 | 58 | 51150 | 103.43 | D | D |  | D | 1 |  | 1 | 1540 | 1588 | 9900 |  |  | 9900 | 88.42 | 16 | 111968 | 1631 | 356 | Y | 55 | 50 | [7 empty] | 이기호 | 2 |  |  |  |  | N |  | 108.85 | 13-1 | 158.14 | 0 | A |  | 1623 | 1 | 0.13 | 1563 | 1.39 | 70 | 34 | 244 | 4:04 | 18 | 19 | 0 | 129 | 22 | 24.66 | 0 | 0 | AR | 2022-03-07 22:02 | 2022-03-07 22:25 | 23 | 2022-03-07 21:51 | 34 | [14 empty] | 8.27 | 0 | [20 empty] | 0.73 |  |  | 0 | 0 | B | [9 empty] | 1500 | 0 | 434 | 81 | 0 | 111 | 0 | 2096 | 0 | 205 | 0 | 0 | 542 | 8 |  |  | 9
2022-03-07 | A70082 | 1 | 고탄소 | STB2D |  | Al 탈산 | B | 11 | 49 | 51900 | 80.52 | D | B | B |  | 1 | 1 |  | 1520 | 1511 | 5900 |  |  | 5900 | 58.11 | 12 | 101532 | 1555 |  | Y | 42 | 59 | [7 empty] | 김덕진 | 2 |  | Y |  |  | N |  | 105 | 12-9 | 317.37 | 0 | A |  | 1555 | 3 | 0.15 | 1537 | 0.49 | 83 | 25 | 234 | 3:54 | 25 | 25 | 35 | 0 |  | 0 |  | 450 | AR | 2022-03-07 22:46 | 2022-03-07 23:09 | 22 | 2022-03-07 22:44 | 25 |  |  |  |  | Y |  |  |  | Y | [5 empty] | 132.58 | 57.01 | [23 empty] | 21.67 | 0 | A | [9 empty] | 0 | 30 | 237 | 0 | 0 | 0 | 0 | 597 | 0 | 0 | 0 | 0 | 109 | 33
2022-03-07 | B69467 | 2 | 중탄소 | AE15B36C2 | TUNDISH교체 | Si 탈산 | B | 6 | 89 | 47750 | 116.05 | D | B |  | B | 1 |  | 1 | 1540 | 1532 | 9300 |  |  | 9300 | 95.83 | 17 | 97051 | 1666 |  | Y | 59 | 50 | [7 empty] | 김규완 | 2 | [6 empty] | 101.15 | 11-8 | 355.03 | 0 | A |  | 1667 | 1 | 0.41 | 1579 | 1.77 | 81 | 35 | 261 | 4:21 | 15 | 20 | 0 | 130 |  | 8.95 | 0 | 0 | AR | 2022-03-07 23:24 | 2022-03-08 00:02 | 38 | 2022-03-07 23:06 | 56 |  |  |  |  | N | [7 empty] | 3 | 5 | 6.57 | 0 | [19 empty] | 1.89 |  |  |  | 0 | 0 | A | [9 empty] | 26 | 219 | 0 | 76 | 0 | 171 | 0 | 1197 | 0 | 305 | 0 | 0 | 194 | 5 |  |  | 6 |  | 1
2022-03-07 | A70083 | 1 | 고탄소 | STB2D |  | Al 탈산 | B | 16 | 19 | 53500 | 86.78 | B | B | B |  | 1 | 1 |  | 1520 | 1547 | 4600 |  |  | 4600 | 45.31 | 12 | 101532 | 1555 |  | Y | 41 | 28 | [7 empty] | 김형철 | 2 |  | Y |  |  |  |  | 100.3 | 13-1 | 191.1 | 0 | A |  | 1555 | 3 | 0.16 | 1510 | 1 | 56 | 21 | 250 | 4:10 | 25 | 25 | 36 | 0 |  | 0 |  | 450 | AR | 2022-03-07 23:59 | 2022-03-08 00:13 | 13 | 2022-03-07 23:58 | 15 |  |  |  |  | Y |  |  |  | Y | [5 empty] | 134.21 | 119.13 | [23 empty] | 14.06 | 0 | B | [9 empty] | 0 | 30 | 217 | 28 | 0 | 0 | 0 | 691 | 0 | 0 | 0 | 0 | 108 | 88
2022-03-07 | B69468 | 2 | 중탄소 | AE15B36C2 |  | Si 탈산 | B | 1 | 72 | 47800 | 108.93 | B | B |  | B | 1 |  | 1 | 1540 | 1601 | 7000 |  |  | 7000 | 71.55 | 17 | 97831 | 1628 |  | Y | 54 | 41 | [7 empty] | 임승우 | 2 |  |  |  |  | Y |  | 110.5 | 12-10 | 183.68 | 0 | A |  | 1631 | 1 | 0.2 | 1568 | 1.54 | 70 | 30 | 286 | 4:46 | 15 | 16 | 0 | 131 |  | 40.33 | 0 | 0 | AR | 2022-03-08 00:29 | 2022-03-08 01:05 | 36 | 2022-03-08 00:09 | 56 |  |  |  |  | N | [8 empty] | 4 | 12 | 0 | [23 empty] | 0 | 0 | A | [9 empty] | 312 | 0 | 904 | 70 | 0 | 0 | 0 | 953 | 0 | 0 | 0 | 0 | 122 | 0 |  |  | 4
2022-03-07 | A70084 | 1 | 고탄소 | STB2D | TUNDISH교체전 | Al 탈산 | B | 18 | 54 | 50500 | 81.75 | B | B | B |  | 1 | 1 |  | 1520 | 1572 | 4400 |  |  | 4400 | 53.2 | 10 | 82700 | 1546 |  | Y | 41 | 34 | [7 empty] | 박재승 | 2 |  | Y |  |  |  |  | 102.85 | 12-6 | 204.16 | 0 | A |  | 1546 | 3 | 0.16 | 1522 | 0.62 | 68 | 27 | 286 | 4:46 | 25 | 25 | 37 | 0 |  | 0 |  | 450 | AR | 2022-03-08 01:07 | 2022-03-08 01:17 | 10 | 2022-03-08 01:05 | 12 |  |  |  |  | Y |  |  |  | Y | [5 empty] | 137.55 | 62.48 | [23 empty] | 0 | 0 | A | [9 empty] | 0 | 0 | 244 | 0 | 0 | 0 | 0 | 793 | 0 | 0 | 0 | 0 | 152 | 42
2022-03-07 | B69469 | 2 | 중탄소 | AE15B36C2 |  | Si 탈산 | B | 33 | 11 | 53750 | 97.32 | B | B |  | B | 1 |  | 1 | 1540 | 1586 | 6100 |  |  | 6100 | 62.5 | 17 | 97597 | 1634 |  | Y | 43 | 35 | [7 empty] | 임승우 | 2 | [6 empty] | 102.65 | 13-6 | 172.03 | 0 | A |  | 1627 | 1 | 0.22 | 1563 | 1.36 | 65 | 27 | 265 | 4:25 | 15 | 15 | 0 | 132 |  | 39.77 | 0 | 0 | AR | 2022-03-08 01:31 | 2022-03-08 02:16 | 45 | 2022-03-08 01:13 | 63 |  |  |  |  | N | [7 empty] | 2 | 3.5 | 11.07 | 0 | [23 empty] | 0 | 0 | A | [9 empty] | 328 | 0 | 1002 | 32 | 0 | 0 | 0 | 551 | 0 | 0 | 0 | 0 | 62 | 0 |  |  | 4
2022-03-07 | A70085 | 1 | 저탄소 | SCR420H1V | TUNDISH교체 | Al 탈산 | B | 31 | 45 | 52000 | 78.73 | B | B | B |  | 1 | 1 |  | 1540 | 1554 | 7300 |  |  | 7300 | 47.93 | 18 | 152298 | 1643 |  | Y | 45 | 41 | [7 empty] | 김형철 | 2 |  | Y |  |  |  |  | 102.55 | 12-8 | 0 | 213.93 | A |  | 1643 | 3 | 0.15 | 1604 | 1.22 | 95 | 30 | 255 | 4:15 | 13 | 20 | 38 | 0 |  | 0 |  | 450 | N2 | 2022-03-08 02:07 | 2022-03-08 02:40 | 33 | 2022-03-08 02:05 | 35 |  |  |  |  | Y |  |  |  | Y | [5 empty] | 0 | 183.06 | [19 empty] | 2.12 |  |  |  | 0 | 0.06 | A | [9 empty] | 743 | 897 | 0 | 66 | 0 | 207 | 0 | 1093 | 0 | 200 | 0 | 0 | 182 | 11 |  |  | 10 |  | 1
2022-03-07 | B69470 | 2 | 중탄소 | AE15B36C2 |  | Si 탈산 | B | 19 | 59 | 51200 | 107.75 | B | B |  | B | 1 |  | 1 | 1540 | 1608 | 5800 |  |  | 5800 | 59.43 | 17 | 97597 | 1631 |  | Y | 49 | 45 | [7 empty] | 임승우 | 2 | [6 empty] | 101.4 | 12-4 | 149.19 | 0 | A |  | 1622 | 1 | 0.21 | 1560 | 1.27 | 62 | 22 | 331 | 5:31 | 15 | 16 | 0 | 133 |  | 40.15 | 0 | 0 | AR | 2022-03-08 02:41 | 2022-03-08 03:21 | 40 | 2022-03-08 02:24 | 57 |  |  |  |  | N | [8 empty] | 4.5 | 14.12 | 0 | [23 empty] | 0 | 0 | A | [9 empty] | 246 | 0 | 698 | 0 | 0 | 0 | 0 | 698 | 0 | 0 | 0 | 0 | 67 | 0 |  |  | 4
2022-03-07 | A70086 | 1 | 저탄소 | SCR420HC | 유사강종연연주 | Al 탈산 | B | 11 | 50 | 51400 | 74.82 | B | B | B |  | 1 | 1 |  | 1540 | 1581 | 5200 |  |  | 5200 | 102.43 | 6 | 50766 | 1619 |  | Y | 41 | 31 | [7 empty] | 김형철 | 2 |  | Y |  |  |  |  | 101.7 | 12-6 | 0 | 225.69 | A |  | 1624 | 3 | 0.16 | 1591 | 1.03 | 80 | 26 | 258 | 4:18 | 16 | 17 | 39 | 0 |  | 0 |  | 450 | N2 | 2022-03-08 03:06 | 2022-03-08 03:39 | 34 | 2022-03-08 03:04 | 36 |  |  |  |  | Y |  |  |  | Y | [5 empty] | 0 | 191.42 | [23 empty] | 0 | 0.01 | A | [9 empty] | 308 | 1029 | 0 | 28 | 0 | 208 | 0 | 1041 | 0 | 352 | 0 | 0 | 126 | 27 |  |  | 7 | 0
2022-03-07 | B69471 | 2 | 중탄소 | AE15B36C2 |  | Si 탈산 | B | 6 | 90 | 47950 | 107.32 | B | B |  | B | 1 |  | 1 | 1540 | 1578 | 6800 |  |  | 6800 | 71.45 | 17 | 95166 | 1640 |  | Y | 48 | 39 | [7 empty] | 임승우 | 2 | [6 empty] | 106.85 | 12-3 | 232.35 | 0 | A |  | 1631 | 1 | 0.2 | 1560 | 1.43 | 62 | 28 | 317 | 5:17 | 15 | 16 | 0 | 134 |  | 38.52 | 0 | 0 | AR | 2022-03-08 03:46 | 2022-03-08 04:25 | 39 | 2022-03-08 03:21 | 64 |  |  |  |  | N | [7 empty] | 10 | 4.2 | 11.51 | 0 | [23 empty] | 0 | 0 | A | [9 empty] | 272 | 0 | 853 | 41 | 0 | 0 | 0 | 741 | 0 | 0 | 0 | 0 | 118 | 0 |  |  | 4
2022-03-07 | A70087 | 1 | 저탄소 | SCR420HC |  | Al 탈산 | B | 16 | 20 | 0 | 68.2 | B | B | B |  | 1 | 1 |  | 1540 | 1552 | 5800 |  |  | 5800 | 68.55 | 10 | 84610 | 1614 |  | Y | 38 | 31 | [7 empty] | 김형철 | 2 |  | Y |  |  |  |  | 153.15 |  | 0 | 150.35 | A |  | 1614 | 3 | 0.15 | 1583 | 1.07 | 72 | 19 | 296 | 4:56 | 16 | 16 | 40 | 0 |  | 0 |  | 450 | N2 | 2022-03-08 04:13 | 2022-03-08 04:37 | 24 | 2022-03-08 04:11 | 26 |  |  |  |  | Y |  |  |  | Y | [5 empty] | 0 | 161.32 | [23 empty] | 0 | 0.01 | A | [9 empty] | 183 | 1175 | 0 | 33 | 0 | 199 | 0 | 993 | 0 | 411 | 0 | 0 | 108 | 4 |  |  | 5 | 0
2022-03-07 | B69472 | 2 | 중탄소 | AE15B36C2 |  | Si 탈산 | B | 1 | 73 | 47600 | 100.08 | B | B |  | B | 1 |  | 1 | 1540 | 1623 | 5300 |  |  | 5300 | 54.3 | 17 | 97597 | 1624 |  | Y | 42 | 35 | [7 empty] | 임승우 | 2 | [6 empty] | 102.9 | 12-2 | 234.67 | 0 | A |  | 1631 | 1 | 0.2 | 1558 | 1.59 | 60 | 31 | 308 | 5:08 | 15 | 16 | 0 | 135 |  | 34.79 | 0 | 0 | AR | 2022-03-08 05:08 | 2022-03-08 05:30 | 22 | 2022-03-08 04:44 | 47 |  |  |  |  | N | [7 empty] | 8 | 4.5 | 10.05 | 0 | [23 empty] | 0 | 0 | A | [9 empty] | 235 | 0 | 709 | 20 | 0 | 0 | 0 | 807 | 0 | 0 | 0 | 0 | 113 | 0 |  |  | 4
2022-03-07 | A70088 | 1 | 저탄소 | SCR420HC |  | Al 탈산 | B | 33 | 12 | 53500 | 66.68 | B | B | B |  | 1 | 1 |  | 1540 | 1558 | 5500 |  |  | 5500 | 65 | 10 | 84610 | 1612 |  | Y | 37 | 31 | [7 empty] | 김형철 | 2 |  | Y |  |  |  |  | 103.3 | 13-6 | 0 | 163.13 | A |  | 1612 | 3 | 0.16 | 1585 | 0.93 | 74 | 27 | 292 | 4:52 | 16 | 16 | 41 | 0 |  | 0 |  | 450 | N2 | 2022-03-08 05:27 | 2022-03-08 05:39 | 12 | 2022-03-08 05:25 | 14 |  |  |  |  | Y |  |  |  | Y | [5 empty] | 0 | 164.76 | [23 empty] | 0 | 0.01 | A | [9 empty] | 1094 | 572 | 0 | 47 | 0 | 219 | 0 | 745 | 0 | 349 | 0 | 0 | 0 | 12 |  |  | 4 | 0
2022-03-07 | B69473 | 2 | 중탄소 | AE15B36C2 |  | Si 탈산 | B | 18 | 55 | 50500 | 98.92 | B | B |  | C | 1 |  | 1 | 1540 | 1579 | 6800 |  |  | 6800 | 65.8 | 18 | 103338 | 1629 |  | Y | 44 | 39 | [7 empty] | 임승우 | 2 | [6 empty] | 106 | 12-9 | 219.44 | 0 | A |  | 1623 | 1 | 0.16 | 1555 | 1.53 | 57 | 23 | 316 | 5:16 | 15 | 16 | 0 | 136 |  | 37.02 | 0 | 0 | AR | 2022-03-08 06:15 | 2022-03-08 06:35 | 20 | 2022-03-08 05:54 | 41 |  |  |  |  | N | [8 empty] | 4 | 10.9 | 0 | [23 empty] | 0 | 0 | A | [9 empty] | 108 | 0 | 945 | 18 | 0 | 0 | 0 | 125 | 0 | 0 | 0 | 0 | 0 | 6 |  |  | 4
2022-03-07 | A70089 | 1 | 저탄소 | SCR420HC |  | Al 탈산 | B | 37 | 1 | 54300 | 65 | B | C | C |  | 1 | 1 |  | 1540 | 1546 | 6000 |  |  | 6000 | 70.91 | 10 | 84610 | 1619 |  | Y | 40 | 31 | [7 empty] | 김형철 | 2 |  | Y | [6 empty] | 0 | 194.36 | A |  | 1619 | 3 | 0.16 | 1587 | 1.39 | 76 | 18 | 292 | 4:52 | 16 | 16 | 42 | 0 |  | 0 |  | 800 | N2 | 2022-03-08 06:27 | 2022-03-08 06:42 | 16 | 2022-03-08 06:25 | 18 |  |  |  |  | Y |  |  |  | N | [5 empty] | 0 | 130.1 | [23 empty] | 0.01 | 0 | A | [9 empty] | 714 | 793 | 0 | 40 | 0 | 167 | 0 | 750 | 0 | 273 | 0 | 0 | 107 | 30 |  |  |  | 0
2022-03-07 | B69474 | 2 | 중탄소 | AE15B36C2 | 연주종료 | Si 탈산 | B | 31 | 46 | 51950 | 100.37 | B | C |  | C | 1 |  | 1 | 1540 | 1617 | 5300 |  |  | 5300 | 48.01 | 16 | 110397 | 1636 |  | Y | 45 | 32 | [7 empty] | 임승우 | 2 | [8 empty] | 178.64 | 0 | A |  | 1630 | 1 | 0.21 | 1561 | 0 | 63 | 0 | 250 | 4:10 | 15 | 15 | 0 | 137 |  | 38.34 | 0 | 0 | AR | 2022-03-08 07:15 | 2022-03-08 22:19 | 903 | 2022-03-08 06:52 | 927 | [14 empty] | 9.71 | 0 | [23 empty] | 0 | 0 | A | [9 empty] | 159 | 0 | 569 | 75 | 0 | 0 | 0 | 201 | 0 | 0 | 0 | 0 | 35 | 28 |  |  | 4
2022-03-08 | A70090 | 1 | 저탄소 | SCR420HC |  | Al 탈산 | B | 11 | 51 | 51400 | 62.68 | C | C | C |  | 1 | 1 |  | 1540 | 1567 | 5500 |  |  | 5500 | 54.17 | 12 | 101532 | 1624 |  | Y | 39 | 26 | [7 empty] | 이호남 | 2 |  | Y | [6 empty] | 0.01 | 68.7 | A |  | 1624 | 3 | 0.16 | 1587 | 1.54 | 76 | 18 | 298 | 4:58 | 16 | 16 | 43 | 0 |  | 0 |  | 600 | N2 | 2022-03-08 07:33 | 2022-03-08 07:49 | 16 | 2022-03-08 07:32 | 17 |  |  |  |  | Y |  |  |  | Y | [5 empty] | 0 | 120.4 | [23 empty] | 3.3 | 0 | A | [9 empty] | 754 | 849 | 0 | 51 | 0 | 203 | 0 | 496 | 0 | 199 | 0 | 0 | 0 | 26 |  |  |  | 0
2022-03-08 | B69475 | 2 | 저탄소 | SCM415C2 |  | Al 탈산 | I | 19 | 60 | 51400 | 109.05 | C | C |  | C | 1 |  | 1 | 1560 | 1631 | 6200 |  |  | 6200 | 62.63 | 9 | 99000 | 1676 |  | INGOT | 56 | 37 |  |  | A70088 | 09 | [11 empty] | 106.6 | 12-9 | 172.68 | 0 | A |  | 1671 | 1 | 0.2 | 1595 | 0 | 79 |  | 294 | 4:54 | 18 | 23 | 0 | 138 | 45 | 107.29 | 0 | 0 | N2 | 2022-03-08 08:23 |  | 22 | 2022-03-08 08:09 | [5 empty] | Y | [7 empty] | 11 |  | 0 | 32.19 | [18 empty] | 1.4 |  |  |  |  | 0 | 0 | A | [9 empty] | 771 | 428 | 0 | 251 | 0 | 297 | 0 | 576 | 0 | 255 | 0 | 0 | 0 | 0
2022-03-08 | A70091 | 1 | 저탄소 | SCR420HC |  | Al 탈산 | B | 16 | 21 | 53000 | 66.38 | C | C | C |  | 1 | 1 |  | 1540 | 1556 | 7100 |  |  | 7100 | 69.93 | 12 | 101532 | 1612 |  | Y | 41 | 36 | [7 empty] | 이호남 | 2 | [6 empty] | 107.4 | 13-8 | 0 | 176.25 | A |  | 1612 | 3 | 0.15 | 1586 | 1.04 | 75 | 19 | 283 | 4:43 | 16 | 16 | 44 | 0 |  | 0 |  | 800 | N2 | 2022-03-08 08:36 | 2022-03-08 09:01 | 25 | 2022-03-08 08:35 | 26 |  |  |  |  | Y |  |  |  | Y | [5 empty] | 0 | 133 | [23 empty] | 6.44 | 0 | A | [9 empty] | 1285 | 543 | 0 | 88 | 0 | 180 | 0 | 1126 | 0 | 200 | 0 | 0 | 181 | 10 |  |  |  | 0
2022-03-08 | A70092 | 1 | 저탄소 | SCR420HC | TUNDISH교체전 | Al 탈산 | B | 33 | 13 | 53900 | 72.18 | C | C | C |  | 1 | 1 |  | 1540 | 1587 | 5100 |  |  | 5100 | 54.98 | 12 | 92764 | 1605 | 355 | Y | 42 | 30 | [7 empty] | 이호남 | 2 |  | Y |  |  |  |  | 106.95 | 13-10 | 0 | 271.02 | A |  | 1605 | 3 | 0.16 | 1589 | 0.53 | 78 | 29 | 300 | 5:00 | 16 | 16 | 45 | 0 |  | 0 |  | 600 | N2 | 2022-03-08 09:46 | 2022-03-08 10:10 | 24 | 2022-03-08 09:45 | 24 |  |  |  |  | Y |  |  |  | Y | [5 empty] | 0 | 156.1 | [23 empty] | 9.3 | 0 | A | [9 empty] | 1085 | 410 | 0 | 62 | 0 | 233 | 0 | 748 | 0 | 199 | 0 | 0 | 64 | 20 |  |  |  | 0
2022-03-08 | A70093 | 1 | 저탄소 | AE5120M | TUNDISH교체 | Al 탈산 | B | 37 | 2 | 55000 | 77.8 | C | C | C |  | 1 | 1 |  | 1540 | 1591 | 6800 |  |  | 6800 | 66.97 | 12 | 101532 | 1636 |  | Y | 43 | 36 | [7 empty] | 이호남 | 2 | [6 empty] | 106.15 | 14-2 | 0 | 282.1 | A |  | 1650 | 3 | 0.15 | 1606 | 1.26 | 98 | 29 | 288 | 4:48 | 16 | 20 | 46 | 0 |  | 0 |  | 700 | N2 | 2022-03-08 10:53 | 2022-03-08 11:31 | 40 | 2022-03-08 10:52 | 41 |  |  |  |  | Y |  |  |  | Y | [5 empty] | 0 | 189.59 | [19 empty] | 1.83 |  |  |  | 15.44 | 0 | A | [9 empty] | 1207 | 496 | 0 | 87 | 0 | 257 | 0 | 696 | 0 | 198 | 0 | 0 | 0 | 5 |  |  |  |  | 1
2022-03-08 | A70094 | 1 | 저탄소 | AE5120M |  | Al 탈산 | B | 11 | 52 | 51400 | 72.22 | C | C | C |  | 1 | 1 |  | 1540 | 1550 | 6200 |  |  | 6200 | 73.28 | 10 | 84610 | 1619 |  | Y | 41 | 32 | [7 empty] | 이호남 | 2 | [6 empty] | 95.65 | 11-9 | 0 | 283 | A |  | 1625 | 3 | 0.16 | 1595 | 1.03 | 87 | 28 | 315 | 5:15 | 16 | 18 | 47 | 0 |  | 0 |  | 800 | N2 | 2022-03-08 11:50 | 2022-03-08 12:32 | 43 | 2022-03-08 11:48 | 45 |  |  |  |  | Y |  |  |  | Y | [5 empty] | 0 | 147.08 | [23 empty] | 0.03 | 0 | A | [9 empty] | 698 | 850 | 0 | 60 | 0 | 197 | 0 | 695 | 0 | 199 | 0 | 0 | 0 | 4
2022-03-08 | A70095 | 1 | 저탄소 | AE5120M |  | Al 탈산 | B | 16 | 22 | 52900 | 66.12 | C | C | C |  | 1 | 1 |  | 1540 | 1565 | 6200 |  |  | 6200 | 73.28 | 10 | 84610 | 1619 | 366 | Y | 41 | 33 | [7 empty] | 이호남 | 2 | [8 empty] | 0 | 173.3 | A |  | 1619 | 3 | 0.15 | 1587 | 1.28 | 79 | 23 | 286 | 4:46 | 16 | 16 | 48 | 0 |  | 0 |  | 700 | N2 | 2022-03-08 12:46 | 2022-03-08 13:28 | 42 | 2022-03-08 12:45 | 43 |  |  |  |  | Y |  |  |  | Y | [5 empty] | 0 | 126.7 | [23 empty] | 4.81 | 0 | A | [9 empty] | 1207 | 657 | 0 | 81 | 0 | 201 | 0 | 694 | 0 | 199 | 0 | 0 | 0 | 10
2022-03-08 | A70096 | 1 | 저탄소 | AE5120M |  | Al 탈산 | B | 33 | 14 | 53800 | 73.67 | C | C | A |  | 1 | 1 |  | 1540 | 1528 | 6900 |  |  | 6900 | 45.31 | 18 | 152298 | 1617 |  | Y | 46 | 34 | [7 empty] | 이호남 | 2 | [8 empty] | 0 | 234.74 | A |  | 1617 | 3 | 0.15 | 1594 | 0.85 | 86 | 28 | 266 | 4:26 | 16 | 20 | 49 | 0 |  | 0 |  | 400 | N2 | 2022-03-08 13:55 | 2022-03-08 14:23 | 28 | 2022-03-08 13:53 | 30 |  |  |  |  | Y |  |  |  | Y | [5 empty] | 0 | 121.47 | [23 empty] | 0.12 | 0 | A | [9 empty] | 753 | 971 | 0 | 40 | 0 | 182 | 0 | 696 | 0 | 196 | 0 | 0 | 0 | 0
2022-03-08 | A70097 | 1 | 저탄소 | AE5120HM | 유사강종연연주 | Al 탈산 | B | 37 | 3 | 54300 | 74.1 | C | A | A |  | 1 | 1 |  | 1540 | 1539 | 7000 |  |  | 7000 | 137.89 | 6 | 50766 | 1614 |  | Y | 42 | 37 | [7 empty] | 이호남 | 2 | [6 empty] | 107.55 | 14-3 | 0 | 156.36 | A |  | 1614 | 3 | 0.16 | 1599 | 0.48 | 91 | 31 | 239 | 3:59 | 16 | 16 | 50 | 0 |  | 0 |  | 999 | N2 | 2022-03-08 15:09 | 2022-03-08 15:40 | 31 | 2022-03-08 15:07 | 32 |  |  |  |  | Y |  |  |  | Y | [5 empty] | 0 | 194.99 | [23 empty] | 1.45 | 0 | A | [9 empty] | 1297 | 557 | 0 | 44 | 0 | 148 | 0 | 854 | 0 | 199 | 0 | 0 | 0 | 10
2022-03-08 | A70098 | 1 | 저탄소 | AE5120HM |  | Al 탈산 | B | 11 | 53 | 51200 | 68.55 | A | A | A |  | 1 | 1 |  | 1540 | 1554 | 6300 |  |  | 6300 | 62.05 | 12 | 101532 | 1621 |  | Y | 41 | 32 |  |  | A70095 |  |  |  |  | 조관훈 | 2 | [6 empty] | 107.1 | 13-1 | 0 | 191.33 | A |  | 1621 | 3 | 0.16 | 1580 | 1.52 | 72 | 26 | 326 | 5:26 | 16 | 16 | 51 | 0 |  | 0 |  | 999 | N2 | 2022-03-08 16:07 | 2022-03-08 16:42 | 34 | 2022-03-08 16:06 | 36 |  |  |  |  | Y |  |  |  | Y | [5 empty] | 0 | 158.28 | [23 empty] | 2.63 | 0 | A | [9 empty] | 803 | 708 | 0 | 0 | 0 | 164 | 0 | 741 | 0 | 496 | 0 | 0 | 0 | 0
2022-03-08 | A70099 | 1 | 저탄소 | AE5120HM |  | Al 탈산 | B | 16 | 23 | 53300 | 74.03 | A | A | A |  | 1 | 1 |  | 1540 | 1565 | 6700 |  |  | 6700 | 65.99 | 12 | 101532 | 1611 |  | Y | 42 | 38 |  |  | A70096 |  |  |  |  | 조관훈 | 2 |  | Y |  |  |  |  | 108.1 | 13-9 | 0 | 291.72 | A |  | 1611 | 3 | 0.16 | 1584 | 0.9 | 76 | 28 | 280 | 4:40 | 16 | 17 | 52 | 0 |  | 0 |  | 999 | N2 | 2022-03-08 17:12 | 2022-03-08 17:44 | 32 | 2022-03-08 17:10 | 34 |  |  |  |  | Y |  |  |  | Y | [5 empty] | 0 | 191.36 | [20 empty] | 1.46 |  |  | 2.64 | 5.66 | A | [9 empty] | 1291 | 546 | 0 | 23 | 0 | 178 | 0 | 643 | 0 | 409 | 0 | 0 | 0 | 15
2022-03-08 | A70100 | 1 | 저탄소 | AE5120HM |  | Al 탈산 | B | 33 | 15 | 53700 | 63.88 | A | A | A |  | 1 | 1 |  | 1540 | 1583 | 5200 |  |  | 5200 | 51.22 | 12 | 101532 | 1614 |  | Y | 41 | 30 |  |  | A70097 |  |  |  |  | 조관훈 | 2 | [8 empty] | 0 | 224.09 | A |  | 1614 | 3 | 0.16 | 1592 | 0.96 | 84 | 31 | 272 | 4:32 | 16 | 16 | 53 | 0 |  | 0 |  | 999 | N2 | 2022-03-08 18:15 | 2022-03-08 18:46 | 31 | 2022-03-08 18:15 | 31 |  |  |  |  | Y |  |  |  | Y | [5 empty] | 0 | 141.46 | [23 empty] | 2.64 | 12.1 | A | [9 empty] | 992 | 649 | 0 | 40 | 0 | 181 | 0 | 797 | 0 | 641 | 0 | 0 | 0 | 22
2022-03-08 | A70101 | 1 | 저탄소 | AE5120HM |  | Al 탈산 | B | 37 | 4 | 53400 | 70.22 | A | A | A |  | 1 | 1 |  | 1540 | 1556 | 5900 |  |  | 5900 | 58.11 | 12 | 101532 | 1613 |  | Y | 41 | 34 | [10 empty] | Y |  |  |  |  | 104.6 | 13-10 | 0 | 237.86 | A |  | 1613 | 3 | 0.17 | 1585 | 1 | 77 | 31 | 334 | 5:34 | 16 | 16 | 54 | 0 |  | 0 |  | 999 | N2 | 2022-03-08 19:20 | 2022-03-08 19:47 | 27 | 2022-03-08 19:18 | 29 |  |  |  |  | Y |  |  |  | Y | [5 empty] | 0 | 178.2 | [23 empty] | 0 | 0.03 | A | [9 empty] | 791 | 853 | 0 | 23 | 0 | 171 | 0 | 699 | 0 | 599 | 0 | 0 | 0 | 4
2022-03-08 | A70102 | 1 | 저탄소 | AE5120HM | TUNDISH교체전 | Al 탈산 | B | 11 | 54 | 50200 | 68.9 | A | A | A |  | 1 | 1 |  | 1540 | 1559 | 6000 |  |  | 6000 | 57.99 | 13 | 103463 | 1617 |  | Y | 41 | 35 | [10 empty] | Y | [6 empty] | 0 | 257.25 | A |  | 1617 | 3 | 0.16 | 1583 | 1.21 | 75 | 31 | 275 | 4:35 | 16 | 17 | 55 | 0 |  | 0 |  | 999 | N2 | 2022-03-08 20:20 | 2022-03-08 20:48 | 28 | 2022-03-08 20:20 | 29 |  |  |  |  | Y |  |  |  | Y | [5 empty] | 0 | 167.15 | [23 empty] | 0 | 1.27 | A | [9 empty] | 1364 | 547 | 0 | 15 | 0 | 175 | 0 | 497 | 0 | 396 | 0 | 0 | 0 | 5
2022-03-08 | A70103 | 1 | 고탄소 | P-AE1055LSM | TUNDISH교체 | Al 탈산 | B | 16 | 24 | 52800 | 74.48 | A | A | A |  | 1 | 1 |  | 1520 | 1552 | 5400 |  |  | 5400 | 63.82 | 10 | 84610 | 1619 |  | Y | 41 | 31 | [10 empty] | Y | [6 empty] | 0 | 197.9 | A |  | 1619 | 3 | 0.15 | 1579 | 1.18 | 95 | 35 | 301 | 5:01 | 25 | 25 | 56 | 0 |  | 0 |  | 410 | N2 | 2022-03-08 21:29 | 2022-03-08 22:12 | 43 | 2022-03-08 21:28 | 44 |  |  |  |  | Y |  |  |  | Y | [5 empty] | 0 | 160.2 | [19 empty] | 2.1 |  |  |  | 0 | 2.72 | B |  |  | 7.498 | 27.094 | 52.451 | 0.149 | 6.995 | 1.935 | 1505.08 | 0 | 0 | 703 | 0 | 0 | 161 | 0 | 944 | 0 | 692 | 0 | 0 | 141 | 34 |  |  |  |  | 1
2022-03-08 | A70104 | 1 | 고탄소 | P-AE1055LSM |  | Al 탈산 | B | 33 | 16 | 53700 | 78.22 | A | B | B |  | 1 | 1 |  | 1520 | 1550 | 4800 |  |  | 4800 | 47.28 | 12 | 101532 | 1574 |  | Y | 41 | 29 | [10 empty] | Y |  |  |  |  | 107.35 | 13-10 | 0.01 | 159.97 | A |  | 1574 | 3 | 0.14 | 1546 | 0.78 | 62 | 22 | 262 | 4:22 | 25 | 25 | 57 | 0 |  | 0 |  | 450 | N2 | 2022-03-08 22:41 | 2022-03-08 23:15 | 34 | 2022-03-08 22:39 | 36 |  |  |  |  | Y |  |  |  | Y | [5 empty] | 0 | 188 | [20 empty] | 2.02 |  |  | 0 | 7.4 | A |  |  | 7.577 | 26.804 | 53.102 | 0.157 | 7.008 | 1.981 | 1670.26 | 0 | 0 | 820 | 9 | 0 | 184 | 0 | 1121 | 0 | 706 | 0 | 0 | 129 | 34
2022-03-08 | A70105 | 1 | 고탄소 | P-AE1055LSM |  | Al 탈산 | B | 37 | 5 | 54500 | 80.17 | B | B | B |  | 1 | 1 |  | 1520 | 1578 | 4300 |  |  | 4300 | 42.35 | 12 | 101532 | 1585 |  | Y | 41 | 33 | [7 empty] | 김형철 | 2 |  |  | Y |  |  |  | 107.95 | 14-3 | 0 | 62.46 | A |  | 1585 | 3 | 0.14 | 1549 | 0.97 | 65 | 19 | 270 | 4:30 | 25 | 25 | 58 | 0 |  | 0 |  | 450 | N2 | 2022-03-08 23:44 | 2022-03-09 00:20 | 36 | 2022-03-08 23:42 | 38 |  |  |  |  | Y |  |  |  | Y | [5 empty] | 0 | 198.67 | [20 empty] | 1.35 |  |  | 0 | 0 | A |  |  | 7.534 | 27.284 | 51.47 | 0.156 | 6.831 | 1.886 | 1505.08 | 0 | 0 | 835 | 12 | 0 | 158 | 0 | 1052 | 0 | 661 | 0 | 0 | 138 | 56
2022-03-08 | A70106 | 1 | 고탄소 | P-AE1055LSM |  | Al 탈산 | B | 11 | 55 | 51900 | 78.75 | B | B | B |  | 1 | 1 |  | 1520 | 1573 | 4100 |  |  | 4100 | 48.46 | 10 | 84610 | 1598 |  | Y | 41 | 32 | [7 empty] | 김형철 | 2 |  | Y |  |  |  |  | 91.9 | 11-5 | 0 | 91.15 | A |  | 1598 | 3 | 0.17 | 1559 | 1.08 | 75 | 23 | 327 | 5:27 | 25 | 25 | 59 | 0 |  | 0 |  | 450 | N2 | 2022-03-09 00:47 | 2022-03-09 01:26 | 38 | 2022-03-09 00:45 | 40 |  |  |  |  | Y |  |  |  | Y | [5 empty] | 0 | 187.62 | [23 empty] | 0 | 1.32 | A |  |  | 5.952 | 28.496 | 52.379 | 0.135 | 8.8 | 1.838 | 1607.06 | 72 | 0 | 768 | 14 | 0 | 170 | 0 | 696 | 0 | 525 | 0 | 0 | 28 | 25
2022-03-08 | A70107 | 1 | 고탄소 | P-AE1055LSM |  | Al 탈산 | B | 16 | 25 | 53300 | 85.53 | B | B | B |  | 1 | 1 |  | 1520 | 1547 | 4900 |  |  | 4900 | 57.91 | 10 | 84610 | 1596 |  | Y | 44 | 31 | [7 empty] | 김형철 | 2 |  |  | Y |  |  |  | 96.55 | 12-6 | 0 | 199.68 | A |  | 1596 | 3 | 0.14 | 1552 | 1.1 | 68 | 29 | 269 | 4:29 | 25 | 25 | 60 | 0 |  | 0 |  | 450 | N2 | 2022-03-09 01:57 | 2022-03-09 02:22 | 25 | 2022-03-09 01:55 | 27 |  |  |  |  | Y |  |  |  | Y | [5 empty] | 0 | 214.35 | [23 empty] | 0 | 0 | A |  |  | 6.417 | 27.059 | 54.45 | 0.15 | 8.485 | 2.012 | 1811.35 | 43 | 0 | 781 | 14 | 0 | 146 | 0 | 933 | 0 | 658 | 0 | 0 | 69 | 25
2022-03-08 | A70108 | 1 | 고탄소 | P-AE1055LSM |  | Al 탈산 | B | 33 | 17 | 53800 | 79.8 | B | B | B |  | 1 | 1 |  | 1520 | 1549 | 4800 |  |  | 4800 | 47.28 | 12 | 101532 | 1581 |  | Y | 42 | 29 | [7 empty] | 김형철 | 2 |  | Y |  |  |  |  | 106.8 | 13-9 | 0 | 126.08 | A |  | 1581 | 3 | 0.14 | 1550 | 0.84 | 66 | 23 | 282 | 4:42 | 25 | 25 | 61 | 0 |  | 0 |  | 450 | N2 | 2022-03-09 03:02 | 2022-03-09 03:22 | 19 | 2022-03-09 03:01 | 21 |  |  |  |  | Y |  |  |  | Y | [5 empty] | 0 | 194.36 | [23 empty] | 0 | 0 | A |  |  | 6.38 | 27.309 | 53.064 | 0.12 | 8.317 | 1.943 | 1727.4 | 82 | 0 | 897 | 30 | 0 | 157 | 0 | 879 | 0 | 653 | 0 | 0 | 62 | 33
2022-03-08 | A70109 | 1 | 고탄소 | P-AE1055LSM |  | Al 탈산 | B | 37 | 6 | 54200 | 75.58 | B | B | B |  | 1 | 1 |  | 1520 | 1546 | 4100 |  |  | 4100 | 48.46 | 10 | 84610 | 1587 |  | Y | 37 | 25 | [7 empty] | 김형철 | 2 |  | Y |  |  |  |  | 101.2 | 13-5 | 0 | 175.49 | A |  | 1587 | 3 | 0.14 | 1549 | 1.03 | 65 | 23 | 270 | 4:30 | 25 | 25 | 62 | 0 |  | 0 |  | 450 | N2 | 2022-03-09 04:04 | 2022-03-09 04:29 | 25 | 2022-03-09 04:02 | 27 |  |  |  |  | Y |  |  |  | Y | [5 empty] | 0 | 198.64 | [23 empty] | 0 | 0 | A |  |  | 5.288 | 28.944 | 52.927 | 0.25 | 10.008 | 1.828 | 1751.92 | 93 | 0 | 864 | 24 | 0 | 147 | 0 | 721 | 0 | 544 | 0 | 0 | 37 | 60
2022-03-08 | A70110 | 1 | 고탄소 | P-AE1055LSM |  | Al 탈산 | B | 11 | 56 | 51300 | 74.02 | B | B | B |  | 1 | 1 |  | 1520 | 1550 | 4800 |  |  | 4800 | 47.28 | 12 | 101532 | 1586 |  | Y | 40 | 30 | [7 empty] | 김형철 | 2 |  | Y | [6 empty] | 0 | 139.33 | A |  | 1586 | 3 | 0.14 | 1557 | 0.88 | 73 | 28 | 273 | 4:33 | 25 | 25 | 63 | 0 |  | 0 |  | 450 | N2 | 2022-03-09 05:07 | 2022-03-09 05:31 | 24 | 2022-03-09 05:05 | 26 |  |  |  |  | Y |  |  |  | Y | [5 empty] | 0 | 164.96 | [20 empty] | 1.38 |  |  | 0 | 0.01 | A |  |  | 5.995 | 27.45 | 53.694 | 0.114 | 8.956 | 1.956 | 1811.35 | 52 | 0 | 890 | 14 | 0 | 151 | 0 | 803 | 0 | 594 | 0 | 0 | 23 | 25
2022-03-08 | A70111 | 1 | 고탄소 | P-AE1055LSM |  | Al 탈산 | B | 16 | 26 | 53100 | 74.03 | B | B | C |  | 1 | 1 |  | 1520 | 1583 | 3500 |  |  | 3500 | 34.47 | 12 | 101532 | 1582 |  | Y | 40 | 22 | [7 empty] | 김형철 | 2 |  | Y | [6 empty] | 0 | 152.73 | A |  | 1582 | 3 | 0.15 | 1553 | 0.85 | 69 | 28 | 307 | 5:07 | 25 | 25 | 64 | 0 |  | 0 |  | 450 | N2 | 2022-03-09 06:05 | 2022-03-09 06:33 | 28 | 2022-03-09 06:04 | 28 |  |  |  |  | Y |  |  |  | Y | [5 empty] | 0 | 170.71 | [23 empty] | 0 | 1.2 | A |  |  | 5.686 | 27.989 | 53.251 | 0.14 | 9.365 | 1.902 | 1727.4 | 0 | 0 | 825 | 14 | 0 | 166 | 0 | 762 | 0 | 580 | 0 | 0 | 20 | 27
2022-03-09 | A70112 | 1 | 고탄소 | P-AE1055LSM |  | Al 탈산 | B | 33 | 18 | 53700 | 79.65 | C | C | C |  | 1 | 1 |  | 1520 | 1544 | 5100 |  |  | 5100 | 50.23 | 12 | 101532 | 1594 |  | Y | 41 | 30 | [7 empty] | 김형철 | 2 |  | Y |  |  |  |  | 112.7 | 14-5 | 0 | 240.79 | A |  | 1586 | 3 | 0.17 | 1553 | 0.89 | 69 | 28 | 301 | 5:01 | 25 | 25 | 65 | 0 |  | 0 |  | 350 | N2 | 2022-03-09 07:22 | 2022-03-09 07:38 | 16 | 2022-03-09 07:19 | 19 |  |  |  |  | Y |  |  |  | Y | [5 empty] | 0 | 169.04 | [23 empty] | 1.43 | 2.1 | A |  |  | 4.656 | 29.379 | 52.737 | 0.144 | 11.326 | 1.795 | 1774.41 | 45 | 0 | 893 | 32 | 0 | 178 | 0 | 875 | 0 | 694 | 0 | 0 | 160 | 36
2022-03-09 | A70113 | 1 | 고탄소 | P-AE1055LSM |  | Al 탈산 | B | 37 | 7 | 54700 | 82.27 | C | C | C |  | 1 | 1 |  | 1520 | 1542 | 5200 |  |  | 5200 | 51.22 | 12 | 101532 | 1585 |  | Y | 44 | 29 | [7 empty] | 이호남 | 2 |  | Y | [6 empty] | 0 | 209.48 | A |  | 1586 | 3 | 0.2 | 1547 | 1.05 | 63 | 29 | 321 | 5:21 | 25 | 26 | 66 | 0 |  | 0 |  | 300 | N2 | 2022-03-09 08:30 | 2022-03-09 08:50 | 20 | 2022-03-09 08:29 | 21 |  |  |  |  | Y |  |  |  | Y | [5 empty] | 0 | 1192 | [23 empty] | 4.53 | 2.1 | A |  |  | 6.115 | 27.346 | 52.409 | 0.185 | 8.57 | 1.916 | 1727.4 | 44 | 0 | 741 | 27 | 0 | 155 | 0 | 869 | 0 | 667 | 0 | 0 | 169 | 47
2022-03-09 | B69476 | 2 | 중탄소 | SA649 |  | Al 탈산 | I | 19 | 61 | 50700 | 238.2 | C | C |  | C | 1 |  | 1 | 1560 | 1600 | 8800 |  |  | 8800 | 103.53 | 10 | 85000 | 1660 |  | INGOT | 182 | 46 | [7 empty] | 추창도 | [5 empty] | Y |  | 97.2 | 11-9 | 172.92 | 0 | A |  | 1660 | 1 | 0.3 | 1569 | 1.98 | 78 |  | 290 | 4:50 | 25 | 25 | 0 | 1 |  | 106.56 | 0 | 0 | AR | 2022-03-09 09:03 |  | 13 | 2022-03-09 08:51 | [15 empty] | 30.5 | 0.02 | [18 empty] | 0.9 |  |  |  |  | 0 | 0 | A | [9 empty] | 1238 | 0 | 263 | 12 | 0 | 201 | 0 | 1442 | 0 | 611 | 0 | 0 | 160 | 41
2022-03-09 | A70114 | 1 | 고탄소 | P-AE1055LSM |  | Al 탈산 | B | 11 | 57 | 51600 | 85.95 | C | C | C |  | 1 | 1 |  | 1520 | 1553 | 5200 |  |  | 5200 | 51.22 | 12 | 101532 | 1589 |  | Y | 41 | 33 | [7 empty] | 이호남 | 2 |  | Y |  |  |  |  | 89.5 | 11-2 | 0 | 137.14 | A |  | 1583 | 3 | 0.2 | 1547 | 0.8 | 63 | 23 | 316 | 5:16 | 25 | 25 | 67 | 0 |  | 0 |  | 350 | N2 | 2022-03-09 09:38 | 2022-03-09 09:55 | 16 | 2022-03-09 09:38 | 17 |  |  |  |  | Y |  |  |  | Y | [5 empty] | 0 | 215.51 | [23 empty] | 7.77 | 2.1 | A |  |  | 5.373 | 29.641 | 52.279 | 0.233 | 9.729 | 1.763 | 1646.43 | 60 | 0 | 841 | 37 | 0 | 199 | 0 | 867 | 0 | 678 | 0 | 0 | 97 | 42
2022-03-09 | B69477 | 2 | 중탄소 | SCM440I |  | Al 탈산 | I | 31 | 47 | 52150 | 123.6 | C | C |  | C | 1 |  | 1 | 1560 | 1591 | 9400 |  |  | 9400 | 100.86 | 4 | 93200 | 1670 |  | INGOT | 68 | 50 | [7 empty] | 추창도 | [5 empty] | Y |  | 105.5 | 12-10 | 210.84 | 0 | A |  | 1661 | 1 | 0.21 | 1587 | 1.59 | 92 |  | 221 | 3:41 | 20 | 22 | 0 | 2 | 200 | 136.2 | 0 | 0 | AR | 2022-03-09 10:24 |  | 16 | 2022-03-09 10:13 | [5 empty] | Y | [9 empty] | 42.42 | 0 | [18 empty] | 1.3 |  |  |  |  | 0 | 0 | B | [9 empty] | 1323 | 0 | 0 | 91 | 0 | 204 | 0 | 1103 | 0 | 457 | 0 | 0 | 182 | 30
2022-03-09 | A70115 | 1 | 고탄소 | P-AE1055LSM |  | Al 탈산 | B | 16 | 27 | 53700 | 80.55 | C | C | C |  | 1 | 1 |  | 1520 | 1552 | 5100 |  |  | 5100 | 50.23 | 12 | 101532 | 1588 |  | Y | 42 | 30 | [7 empty] | 이호남 | 2 | [6 empty] | 107.05 | 13-7 | 0 | 85.48 | A |  | 1590 | 3 | 0.17 | 1549 | 1.08 | 65 | 25 | 349 | 5:49 | 25 | 26 | 68 | 0 |  | 0 |  | 450 | N2 | 2022-03-09 10:40 | 2022-03-09 11:03 | 23 | 2022-03-09 10:39 | 23 |  |  |  |  | Y |  |  |  | Y | [5 empty] | 0 | 191.15 | [23 empty] | 10.45 | 2.1 | A |  |  | 5.129 | 30.085 | 52.299 | 0.158 | 10.196 | 1.738 | 1646.43 | 19 | 0 | 792 | 16 | 0 | 201 | 0 | 867 | 0 | 649 | 0 | 0 | 97 | 19
2022-03-09 | B69478 | 2 | 중탄소 | SA649 |  | Al 탈산 | I | 18 | 56 | 50100 | 109.52 | C | C |  | C | 1 |  | 1 | 1560 | 1610 | 7600 |  |  | 7600 | 80.17 | 6 | 94800 | 1673 |  | INGOT | 50 | 42 |  |  | B69476 | 04 |  |  |  | 추창도 | 0 |  |  | Y |  | Y |  | 103.3 | 12-6 | 211.76 | 0 | A |  | 1671 | 1 | 0.25 | 1584 | 1.7 | 93 |  | 244 | 4:04 | 25 | 26 | 0 | 3 |  | 101.86 | 0 | 0 | AR | 2022-03-09 11:33 |  | 22 | 2022-03-09 11:19 | [15 empty] | 30.76 | 0 | [18 empty] | 0.8 |  |  |  |  | 0 | 0 | A | [9 empty] | 1012 | 0 | 236 | 20 | 0 | 227 | 0 | 1062 | 0 | 455 | 0 | 0 | 83 | 60
2022-03-09 | A70116 | 1 | 고탄소 | P-AE1055LSM |  | Al 탈산 | B | 33 | 19 | 53700 | 78.92 | C | C | C |  | 1 | 1 |  | 1520 | 1531 | 5200 |  |  | 5200 | 51.22 | 12 | 101532 | 1590 | 355 | Y | 43 | 34 | [7 empty] | 이호남 | 2 |  | Y |  |  |  |  | 103.95 | 13-5 | 0 | 135.83 | A |  | 1590 | 3 | 0.2 | 1548 | 1.2 | 64 | 27 | 335 | 5:35 | 25 | 26 | 69 | 0 |  | 0 |  | 350 | N2 | 2022-03-09 11:54 | 2022-03-09 12:12 | 18 | 2022-03-09 11:52 | 20 |  |  |  |  | Y |  |  |  | Y | [5 empty] | 0 | 141.93 | [23 empty] | 0.01 | 0 | A |  |  | 5.35 | 29.476 | 52.157 | 0.157 | 9.748 | 1.769 | 1646.43 | 0 | 0 | 705 | 44 | 0 | 180 | 0 | 749 | 0 | 555 | 0 | 0 | 161 | 28
2022-03-09 | B69479 | 2 | 중탄소 | SA649 |  | Al 탈산 | I | 1 | 74 | 47600 | 112.1 | C | C |  | C | 1 |  | 1 | 1560 | 1586 | 9300 |  |  | 9300 | 91.36 | 17 | 101800 | 1666 |  | INGOT | 58 | 47 | [7 empty] | 추창도 | [5 empty] | Y |  | 113 | 13-2 | 296.45 | 0 | A |  | 1665 | 1 | 0.19 | 1584 | 1.78 | 93 |  | 268 | 4:28 | 25 | 26 | 0 | 4 |  | 58.64 | 0 | 0 | AR | 2022-03-09 12:56 |  | 18 | 2022-03-09 12:47 | [15 empty] | 19.55 | 0 | [18 empty] | 1.4 |  |  |  |  | 0 | 0 | A | [9 empty] | 1309 | 0 | 281 | 41 | 0 | 255 | 0 | 997 | 0 | 252 | 0 | 0 | 60 | 60
2022-03-09 | A70117 | 1 | 고탄소 | P-AE1055LSM |  | Al 탈산 | B | 37 | 8 | 54700 | 75.05 | C | C | C |  | 1 | 1 |  | 1520 | 1535 | 4800 |  |  | 4800 | 56.73 | 10 | 84610 | 1587 |  | Y | 41 | 32 | [7 empty] | 이호남 | 2 | [8 empty] | 0 | 124.18 | A |  | 1587 | 3 | 0.17 | 1547 | 1.21 | 63 | 27 | 301 | 5:01 | 25 | 25 | 70 | 0 |  | 0 |  | 450 | N2 | 2022-03-09 13:05 | 2022-03-09 13:18 | 12 | 2022-03-09 13:04 | 14 |  |  |  |  | Y |  |  |  | Y | [5 empty] | 0 | 161.29 | [23 empty] | 2.4 | 0 | A |  |  | 4.913 | 29.982 | 52.405 | 0.132 | 10.666 | 1.747 | 1646.43 | 71 | 0 | 765 | 0 | 0 | 205 | 0 | 901 | 0 | 644 | 0 | 0 | 172 | 29
2022-03-09 | B69480 | 2 | 중탄소 | SBC70L | 연주시작 | Al 탈산 | B | 19 | 62 | 51200 | 100.1 | C | C |  | A | 1 |  | 1 | 1540 | 1585 | 8100 |  |  | 8100 | 83.31 | 17 | 97223 | 1664 | 360 | Y | 49 | 41 | [15 empty] | 102.9 | 12-5 | 222.54 | 0 | A |  | 1668 | 1 | 0.23 | 1588 | 1.95 | 90 | 47 | 212 | 3:32 | 20 | 20 | 0 | 5 |  | 37.72 | 0 | 0 | AR | 2022-03-09 14:11 | 2022-03-09 14:28 | 17 | 2022-03-09 13:58 | 30 |  |  |  |  | N | [8 empty] | 0.8 | 13.18 | 0 | [19 empty] | 1.83 |  |  |  | 0 | 0 | A | [9 empty] | 0 | 0 | 910 | 97 | 0 | 379 | 0 | 796 | 0 | 253 | 0 | 0 | 50 | 30 |  |  | 9 |  | 1
2022-03-09 | A70118 | 1 | 고탄소 | P-AE1055LSM |  | Al 탈산 | B | 11 | 58 | 51200 | 76.5 | C | C | A |  | 1 | 1 |  | 1520 | 1541 | 5200 |  |  | 5200 | 51.22 | 12 | 101532 | 1584 |  | Y | 41 | 31 | [7 empty] | 이호남 | 2 | [8 empty] | 0 | 173.53 | A |  | 1584 | 3 | 0.17 | 1547 | 1.09 | 63 | 25 | 288 | 4:48 | 25 | 25 | 71 | 0 |  | 0 |  | 400 | N2 | 2022-03-09 14:13 | 2022-03-09 14:23 | 11 | 2022-03-09 14:11 | 13 |  |  |  |  | Y |  |  |  | Y | [5 empty] | 0 | 156.22 | [23 empty] | 3.73 | 0 | A |  |  | 4.613 | 30.084 | 52.759 | 0.11 | 11.437 | 1.753 | 1680.84 | 73 | 0 | 869 | 24 | 0 | 204 | 0 | 848 | 0 | 617 | 0 | 0 | 171 | 36
2022-03-09 | B69481 | 2 | 중탄소 | SBC70L |  | Al 탈산 | B | 31 | 48 | 52250 | 94.1 | C | A |  | A | 1 |  | 1 | 1540 | 1581 | 6700 |  |  | 6700 | 68.91 | 17 | 97223 | 1634 |  | Y | 44 | 40 |  |  | B69479 | 05 |  |  |  | 추창도 | 2 |  |  |  |  | Y |  | 108.05 | 13-3 | 190.86 | 0 | A |  | 1627 | 1 | 0.2 | 1568 | 1.34 | 70 | 36 | 215 | 3:35 | 20 | 20 | 0 | 6 |  | 31.25 | 0 | 0 | AR | 2022-03-09 15:14 | 2022-03-09 15:32 | 18 | 2022-03-09 15:07 | 25 |  |  |  |  | N | [8 empty] | 4 | 10.54 | 0 | [20 empty] | 0.74 |  |  | 0 | 0 | A | [9 empty] | 0 | 0 | 1126 | 0 | 0 | 369 | 0 | 646 | 0 | 257 | 0 | 0 | 0 | 0 |  |  | 6
2022-03-09 | A70119 | 1 | 고탄소 | P-AE1055LSM |  | Al 탈산 | B | 16 | 28 | 53800 | 76.83 | C | A | A |  | 1 | 1 |  | 1520 | 1540 | 5200 |  |  | 5200 | 51.22 | 12 | 101532 | 1589 |  | Y | 43 | 31 | [15 empty] | 101.9 | 13-1 | 0 | 174.11 | A |  | 1589 | 3 | 0.17 | 1544 | 1.36 | 60 | 19 | 296 | 4:56 | 25 | 25 | 72 | 0 |  | 0 |  | 400 | N2 | 2022-03-09 15:15 | 2022-03-09 15:36 | 21 | 2022-03-09 15:14 | 22 |  |  |  |  | Y |  |  |  | Y | [5 empty] | 0 | 153.46 | [23 empty] | 4.98 | 0 | A | [9 empty] | 33 | 0 | 145 | 0 | 0 | 209 | 0 | 944 | 0 | 650 | 0 | 0 | 144 | 49
2022-03-09 | B69482 | 2 | 중탄소 | SBC70L |  | Al 탈산 | B | 18 | 57 | 51100 | 82.88 | A | A |  | A | 1 |  | 1 | 1540 | 1565 | 6100 |  |  | 6100 | 62.41 | 17 | 97742 | 1642 |  | Y | 43 | 32 | [7 empty] | 박용우 | 2 | [8 empty] | 214.97 | 0 | A |  | 1629 | 1 | 0.23 | 1567 | 1.94 | 69 | 32 | 193 | 3:13 | 20 | 20 | 0 | 7 |  | 41.13 | 0 | 0 | AR | 2022-03-09 16:15 | 2022-03-09 16:42 | 28 | 2022-03-09 16:06 | 36 |  |  |  |  | N | [8 empty] | 5 | 12.56 | 0 | [20 empty] | 0.58 |  |  | 0 | 0 | A | [9 empty] | 0 | 0 | 805 | 24 | 0 | 323 | 0 | 502 | 0 | 258 | 0 | 0 | 0 | 0
2022-03-09 | A70120 | 1 | 고탄소 | P-AE1055LSM |  | Al 탈산 | B | 33 | 20 | 53600 | 75.57 | A | A | A |  | 1 | 1 |  | 1520 | 1542 | 5400 |  |  | 5400 | 53.19 | 12 | 101532 | 1605 |  | Y | 40 | 31 |  |  | A70117 |  |  |  |  | 조관훈 | 2 | [6 empty] | 104.5 | 13-5 | 0 | 228.83 | A |  | 1605 | 3 | 0.17 | 1556 | 1.4 | 72 | 24 | 420 | 7:00 | 25 | 25 | 73 | 0 |  | 0 |  | 400 | N2 | 2022-03-09 16:14 | 2022-03-09 16:42 | 28 | 2022-03-09 16:14 | 28 |  |  |  |  | Y |  |  |  | Y | [5 empty] | 0 | 160.66 | [23 empty] | 6.19 | 0 | A | [9 empty] | 52 | 0 | 861 | 10 | 0 | 193 | 0 | 646 | 0 | 499 | 0 | 0 | 147 | 45
2022-03-09 | B69483 | 2 | 중탄소 | SBC70L |  | Al 탈산 | B | 1 | 75 | 47350 | 89.95 | A | A |  | A | 1 |  | 1 | 1540 | 1552 | 7700 |  |  | 7700 | 76.87 | 17 | 100164 | 1630 |  | Y | 45 | 39 | [7 empty] | 박용우 | 2 | [6 empty] | 101.45 | 12-1 | 306.7 | 0 | A |  | 1635 | 1 | 0.27 | 1572 | 1.58 | 74 | 39 | 231 | 3:51 | 20 | 20 | 0 | 8 |  | 42.93 | 0 | 0 | AR | 2022-03-09 17:27 | 2022-03-09 17:46 | 19 | 2022-03-09 17:21 | 25 |  |  |  |  | N | [8 empty] | 4.5 | 15.42 | 0 | [20 empty] | 1.23 |  |  | 0 | 0 | A | [9 empty] | 0 | 0 | 819 | 24 | 0 | 316 | 0 | 500 | 0 | 257 | 0 | 0 | 0 | 0 |  |  | 6
2022-03-09 | A70121 | 1 | 고탄소 | P-AE1055LSM |  | Al 탈산 | B | 37 | 9 | 54600 | 78.07 | A | A | A |  | 1 | 1 |  | 1520 | 1539 | 5000 |  |  | 5000 | 49.25 | 12 | 101532 | 1588 | 352 | Y | 40 | 30 |  |  | A70118 |  |  |  |  | 조관훈 |  |  | Y |  |  |  |  | 103.45 | 13-7 | 0.01 | 201.44 | A |  | 1588 | 3 | 0.17 | 1552 | 0.9 | 68 | 28 | 275 | 4:35 | 25 | 25 | 74 | 0 |  | 0 |  | 400 | N2 | 2022-03-09 17:31 | 2022-03-09 17:47 | 16 | 2022-03-09 17:29 | 18 |  |  |  |  | Y |  |  |  | Y | [5 empty] | 0 | 197.26 | [23 empty] | 0 | 0 | A | [9 empty] | 0 | 0 | 777 | 9 | 0 | 154 | 0 | 793 | 0 | 620 | 0 | 0 | 128 | 66
2022-03-09 | B69484 | 2 | 중탄소 | SBC70L |  | Al 탈산 | B | 19 | 63 | 51000 | 82.63 | A | A |  | A | 1 |  | 1 | 1540 | 1517 | 7100 |  |  | 7100 | 80.33 | 15 | 88380 | 1618 |  | Y | 40 | 34 | [7 empty] | 박용우 | 2 | [8 empty] | 90.6 | 0 | A |  | 1618 | 1 | 0.23 | 1556 | 1.68 | 58 | 26 | 205 | 3:25 | 20 | 20 | 0 | 9 |  | 38.9 | 0 | 0 | AR | 2022-03-09 18:34 | 2022-03-09 19:02 | 28 | 2022-03-09 18:26 | 37 |  |  |  |  | N | [8 empty] | 5 | 12.17 | 0 | [20 empty] | 0.81 |  |  | 0 | 0 | B | [9 empty] | 0 | 0 | 681 | 15 | 0 | 337 | 0 | 501 | 0 | 258 | 0 | 0 | 98 | 5 |  |  | 6
2022-03-09 | A70122 | 1 | 고탄소 | P-AE1055LSM | TUNDISH교체전 | Al 탈산 | B | 11 | 59 | 51500 | 78.32 | A | A | A |  | 1 | 1 |  | 1520 | 1551 | 5400 |  |  | 5400 | 65.38 | 10 | 82592 | 1588 |  | Y | 43 | 32 | [10 empty] | Y |  |  |  |  | 107.3 | 12-9 | 0.02 | 129.44 | A |  | 1588 | 3 | 0.14 | 1555 | 0.97 | 71 | 30 | 271 | 4:31 | 25 | 25 | 75 | 0 |  | 0 |  | 400 | N2 | 2022-03-09 18:33 | 2022-03-09 18:51 | 17 | 2022-03-09 18:31 | 19 |  |  |  |  | Y |  |  |  | Y | [5 empty] | 0 | 156.07 | [23 empty] | 1.31 | 0 | A |  |  | 5.048 | 30.063 | 52.353 | 0.21 | 10.371 | 1.741 | 1646.43 | 87 | 0 | 952 | 0 | 0 | 235 | 0 | 742 | 0 | 640 | 0 | 0 | 136 | 59
2022-03-09 | A70123 | 1 | 고탄소 | AE1055M1 | TUNDISH교체 | Al 탈산 | B | 16 | 29 | 53000 | 71.62 | A | A | A |  | 1 | 1 |  | 1520 | 1553 | 6100 |  |  | 6100 | 72.1 | 10 | 84610 | 1615 |  | Y | 41 | 32 | [10 empty] | Y | [6 empty] | 0 | 187.67 | A |  | 1615 | 3 | 0.14 | 1580 | 1.21 | 94 | 21 | 361 | 6:01 | 20 | 20 | 76 | 0 |  | 0 |  | 400 | N2 | 2022-03-09 19:29 | 2022-03-09 20:21 | 52 | 2022-03-09 19:27 | 54 |  |  |  |  | Y |  |  |  | Y | [5 empty] | 0 | 118.75 | [19 empty] | 1.55 |  |  |  | 2.49 | 0 | A | [9 empty] | 0 | 0 | 815 | 0 | 0 | 167 | 0 | 450 | 0 | 397 | 0 | 0 | 65 | 49 |  |  |  |  | 1
2022-03-09 | B69485 | 2 | 중탄소 | SBC70L |  | Al 탈산 | B | 31 | 49 | 53000 | 80.95 | A | A |  | A | 1 |  | 1 | 1540 | 1522 | 6600 |  |  | 6600 | 80.01 | 14 | 82488 | 1627 | 359 | Y | 38 | 32 | [7 empty] | 박용우 | 2 | [6 empty] | 82 | 10-5 | 109.22 | 0 | A |  | 1622 | 1 | 0.25 | 1551 | 1.89 | 53 | 22 | 224 | 3:44 | 20 | 20 | 0 | 10 |  | 40.15 | 0 | 0 | AR | 2022-03-09 19:57 | 2022-03-09 20:15 | 19 | 2022-03-09 19:49 | 27 |  |  |  |  | N | [8 empty] | 6 | 11.92 | 0 | [20 empty] | 0.7 |  |  | 0 | 0 | A | [9 empty] | 0 | 0 | 359 | 75 | 0 | 270 | 0 | 606 | 0 | 360 | 0 | 0 | 101 | 5 |  |  | 6
2022-03-09 | A70124 | 1 | 고탄소 | AE1055M1 |  | Al 탈산 | B | 33 | 21 | 53900 | 74.32 | A | A | A |  | 1 | 1 |  | 1520 | 1517 | 5700 |  |  | 5700 | 56.14 | 12 | 101532 | 1573 |  | N | 42 | 30 | [10 empty] | Y |  |  |  |  | 103.05 | 13-4 | 0 | 229.45 | A |  | 1573 | 3 | 0.13 | 1561 | 0.39 | 75 | 21 | 255 | 4:15 | 20 | 20 | 77 | 0 |  | 0 |  | 400 | N2 | 2022-03-09 20:32 | 2022-03-09 21:22 | 50 | 2022-03-09 20:30 | 52 |  |  |  |  | Y |  |  |  | Y | [5 empty] | 0 | 151.75 | [23 empty] | 0.09 | 0 | B | [9 empty] | 0 | 0 | 749 | 0 | 0 | 126 | 0 | 496 | 0 | 395 | 0 | 0 | 0 | 50 |  |  | 2
2022-03-09 | B69486 | 2 | 중탄소 | SBC70L | 잔강최소화전 | Al 탈산 | B | 18 | 58 | 50400 | 78.4 | A | A |  | A | 1 |  | 1 | 1540 | 1543 | 5900 |  |  | 5900 | 67.65 | 14 | 87211 | 1626 |  | Y | 35 | 30 | [7 empty] | 박용우 | 2 | [6 empty] | 102.7 | 12-5 | 209.34 | 0 | A |  | 1617 | 1 | 0.25 | 1562 | 1.53 | 64 | 26 | 213 | 3:33 | 20 | 20 | 0 | 11 |  | 33.93 | 0 | 0 | AR | 2022-03-09 20:53 | 2022-03-09 21:18 | 25 | 2022-03-09 20:45 | 32 |  |  |  |  | N | [8 empty] | 4.5 | 10.39 | 0 | [20 empty] | 0.64 |  |  | 0 | 0 | A | [9 empty] | 0 | 0 | 874 | 0 | 0 | 298 | 0 | 602 | 0 | 256 | 0 | 0 | 0 | 14 |  |  | 6
2022-03-09 | A70125 | 1 | 고탄소 | AE1055M1 |  | Al 탈산 | B | 37 | 10 | 53900 | 73.78 | A | A | A |  | 1 | 1 |  | 1520 | 1543 | 5400 |  |  | 5400 | 53.19 | 12 | 101532 | 1595 |  | Y | 41 | 32 | [15 empty] | 105.15 | 13-9 | 0.01 | 137.87 | A |  | 1595 | 3 | 0.14 | 1555 | 1.29 | 69 | 21 | 309 | 5:09 | 20 | 21 | 78 | 0 |  | 0 |  | 400 | N2 | 2022-03-09 21:41 | 2022-03-09 22:23 | 41 | 2022-03-09 21:39 | 43 |  |  |  |  | Y |  |  |  | Y | [5 empty] | 0 | 145.73 | [23 empty] | 1.44 | 0 | A | [9 empty] | 0 | 0 | 795 | 0 | 0 | 168 | 0 | 498 | 0 | 398 | 0 | 0 | 145 | 75
2022-03-09 | B69487 | 2 | 중탄소 | AE15B36C2 | 잔강최소화 | Si 탈산 | B | 1 | 76 | 47700 | 88.37 | A | A |  | B | 1 |  | 1 | 1540 | 1524 | 6900 |  |  | 6900 | 76.78 | 16 | 89872 | 1650 |  | Y | 41 | 32 | [7 empty] | 박용우 | 2 | [8 empty] | 206.68 | 0 | A |  | 1636 | 1 | 0.28 | 1569 | 1.53 | 71 | 24 | 278 | 4:38 | 15 | 15 | 0 | 12 |  | 39.12 | 0 | 0 | AR | 2022-03-09 22:20 | 2022-03-09 22:52 | 32 | 2022-03-09 22:06 | 46 |  |  |  |  | N | [7 empty] | 5 | 5 | 11.71 | 0 | [23 empty] | 0 | 0 | A | [9 empty] | 315 | 0 | 1125 | 0 | 0 | 0 | 0 | 401 | 0 | 207 | 0 | 0 | 51 | 15 |  |  | 4
2022-03-09 | A70126 | 1 | 고탄소 | AE1055M1 |  | Al 탈산 | B | 11 | 60 | 51200 | 76.9 | A | B | B |  | 1 | 1 |  | 1520 | 1555 | 5100 |  |  | 5100 | 50.23 | 12 | 101532 | 1588 |  | Y | 42 | 27 | [11 empty] | Y |  |  |  | 112.35 | 13-4 | 0 | 279.74 | A |  | 1588 | 3 | 0.14 | 1549 | 1.15 | 63 | 19 | 251 | 4:11 | 20 | 20 | 79 | 0 |  | 0 |  | 550 | N2 | 2022-03-09 22:47 | 2022-03-09 23:25 | 37 | 2022-03-09 22:46 | 39 |  |  |  |  | Y |  |  |  | Y | [5 empty] | 0 | 211.19 | [23 empty] | 3.92 | 0 | A | [9 empty] | 0 | 0 | 852 | 14 | 0 | 161 | 0 | 497 | 0 | 396 | 0 | 0 | 0 | 56
2022-03-09 | B69488 | 2 | 중탄소 | AE15B36C2 |  | Si 탈산 | B | 19 | 64 | 51450 | 108.52 | B | B |  | B | 1 |  | 1 | 1540 | 1569 | 7700 |  |  | 7700 | 85.68 | 16 | 89872 | 1651 |  | Y | 49 | 41 | [7 empty] | 박용우 | 2 | [6 empty] | 103.45 | 12-5 | 188.76 | 0 | A |  | 1643 | 1 | 0.24 | 1576 | 1.75 | 78 | 47 | 255 | 4:15 | 15 | 18 | 0 | 13 |  | 44.14 | 0 | 0 | AR | 2022-03-09 23:57 | 2022-03-09 23:58 | 2 | 2022-03-09 23:33 | 25 |  |  |  |  | N | [8 empty] | 4.5 | 12.11 | 0 | [23 empty] | 0 | 0 | A | [9 empty] | 258 | 0 | 321 | 32 | 0 | 0 | 0 | 993 | 0 | 208 | 0 | 0 | 174 | 22 |  |  | 4
2022-03-09 | A70127 | 1 | 고탄소 | AE1055M1 |  | Al 탈산 | B | 16 | 30 | 53200 | 81.42 | B | B | B |  | 1 | 1 |  | 1520 | 1543 | 4600 |  |  | 4600 | 45.31 | 12 | 101532 | 1584 |  | Y | 41 | 28 | [7 empty] | 김형철 | 2 |  |  | Y |  |  |  | 107.25 | 13-6 | 0 | 99.8 | A |  | 1584 | 3 | 0.14 | 1551 | 0.85 | 65 | 20 | 256 | 4:16 | 20 | 20 | 80 | 0 |  | 0 |  | 550 | N2 | 2022-03-09 23:55 | 2022-03-10 00:31 | 37 | 2022-03-09 23:54 | 38 |  |  |  |  | Y |  |  |  | Y | [5 empty] | 0 | 250.79 | [23 empty] | 6.82 | 0 | A | [9 empty] | 0 | 0 | 827 | 0 | 0 | 183 | 0 | 496 | 0 | 397 | 0 | 0 | 0 | 50
2022-03-09 | B69489 | 2 | 중탄소 | AE15B36C2 |  | Si 탈산 | B | 31 | 50 | 53200 | 85.63 | B | B |  | B | 1 |  | 1 | 1540 | 1584 | 6300 |  |  | 6300 | 68.37 | 16 | 92144 | 1635 |  | Y | 42 | 35 | [7 empty] | 임승우 | 2 | [6 empty] | 94.2 | 11-8 | 107.7 | 0 | A |  | 1632 | 1 | 0.21 | 1559 | 2 | 61 | 34 | 226 | 3:46 | 15 | 16 | 0 | 14 |  | 41.62 | 0 | 0 | AR | 2022-03-10 00:38 | 2022-03-10 01:04 | 26 | 2022-03-10 00:27 | 37 |  |  |  |  | N | [7 empty] | 4 | 5 | 10.75 | 0 | [23 empty] | 0 | 0 | A | [9 empty] | 231 | 0 | 205 | 26 | 0 | 0 | 0 | 1241 | 0 | 0 | 0 | 0 | 189 | 27 |  |  | 3
2022-03-09 | A70128 | 1 | 고탄소 | AE1055M1 |  | Al 탈산 | B | 33 | 22 | 53700 | 70.27 | B | B | B |  | 1 | 1 |  | 1520 | 1542 | 4400 |  |  | 4400 | 43.34 | 12 | 101532 | 1587 |  | Y | 36 | 27 | [7 empty] | 김형철 | 2 |  | Y |  |  |  |  | 101.75 | 13-2 | 0 | 180.68 | A |  | 1587 | 3 | 0.15 | 1547 | 1.21 | 61 | 20 | 259 | 4:19 | 20 | 20 | 81 | 0 |  | 0 |  | 550 | N2 | 2022-03-10 00:59 | 2022-03-10 01:36 | 37 | 2022-03-10 00:58 | 39 |  |  |  |  | Y |  |  |  | Y | [5 empty] | 0 | 204.12 | [23 empty] | 9.43 | 0 | A | [9 empty] | 0 | 0 | 723 | 22 | 0 | 205 | 0 | 496 | 0 | 395 | 0 | 0 | 0 | 47
2022-03-09 | B69490 | 2 | 중탄소 | AE15B36C2 |  | Si 탈산 | B | 18 | 59 | 50750 | 84.28 | B | B |  | B | 1 |  | 1 | 1540 | 1544 | 7000 |  |  | 7000 | 77.89 | 16 | 89872 | 1632 |  | Y | 40 | 35 | [7 empty] | 임승우 | 2 | [6 empty] | 103.55 | 12-6 | 126.72 | 0 | A |  | 1625 | 1 | 0.22 | 1560 | 1.75 | 62 | 32 | 226 | 3:46 | 15 | 15 | 0 | 15 |  | 36.75 | 0 | 0 | AR | 2022-03-10 01:47 | 2022-03-10 02:02 | 15 | 2022-03-10 01:34 | 27 |  |  |  |  | N | [8 empty] | 4.5 | 9.47 | 0 | [23 empty] | 0 | 0 | A | [9 empty] | 249 | 0 | 494 | 17 | 0 | 0 | 0 | 898 | 0 | 0 | 0 | 0 | 164 | 21 |  |  | 3
2022-03-09 | A70129 | 1 | 고탄소 | AE1055M1 |  | Al 탈산 | B | 37 | 11 | 53700 | 75.37 | B | B | B |  | 1 | 1 |  | 1520 | 1542 | 5200 |  |  | 5200 | 61.46 | 10 | 84610 | 1570 |  | Y | 41 | 31 | [7 empty] | 김형철 | 2 |  | Y |  |  |  |  | 110.05 | 14-4 | 0 | 168.21 | A |  | 1570 | 3 | 0.14 | 1544 | 0.79 | 58 | 17 | 280 | 4:40 | 20 | 20 | 82 | 0 |  | 0 |  | 550 | N2 | 2022-03-10 02:20 | 2022-03-10 02:34 | 14 | 2022-03-10 02:18 | 16 |  |  |  |  | Y |  |  |  | Y | [5 empty] | 0 | 209.06 | [23 empty] | 11.09 | 0 | A | [9 empty] | 0 | 0 | 842 | 13 | 0 | 159 | 0 | 497 | 0 | 399 | 0 | 0 | 0 | 54
2022-03-09 | B69491 | 2 | 중탄소 | AE15B36C2 |  | Si 탈산 | B | 1 | 77 | 47450 | 79.45 | B | B |  | B | 1 |  | 1 | 1540 | 1571 | 6300 |  |  | 6300 | 70.1 | 16 | 89872 | 1615 |  | Y | 38 | 33 | [7 empty] | 임승우 | 2 | [6 empty] | 102.75 | 12-2 | 172.54 | 0 | A |  | 1626 | 1 | 0.24 | 1562 | 1.75 | 64 | 34 | 233 | 3:53 | 15 | 15 | 0 | 16 |  | 38.59 | 0 | 0 | AR | 2022-03-10 02:47 | 2022-03-10 03:05 | 18 | 2022-03-10 02:38 | 27 | EAF | 전극연결/조정 |  |  | N | [8 empty] | 4.5 | 9.95 | 0 | [23 empty] | 0 | 0 | A | [9 empty] | 233 | 0 | 499 | 15 | 0 | 0 | 0 | 347 | 0 | 0 | 0 | 0 | 95 | 12 |  |  | 3
2022-03-09 | A70130 | 1 | 고탄소 | AE1055M1 | TUNDISH교체전 | Al 탈산 | B | 11 | 61 | 51300 | 72.58 | B | B | B |  | 1 | 1 |  | 1520 | 1520 | 6000 |  |  | 6000 | 63.83 | 12 | 94005 | 1605 |  | Y | 42 | 37 | [7 empty] | 김형철 | 2 |  | Y | [6 empty] | 0 | 209.01 | A |  | 1605 | 3 | 0.14 | 1572 | 1.1 | 86 | 23 | 247 | 4:07 | 20 | 20 | 83 | 0 |  | 0 |  | 550 | N2 | 2022-03-10 03:22 | 2022-03-10 03:40 | 18 | 2022-03-10 03:21 | 19 |  |  |  |  | Y |  |  |  | Y | [5 empty] | 0 | 186.52 | [23 empty] | 12.36 | 0 | A | [9 empty] | 0 | 0 | 757 | 22 | 0 | 128 | 0 | 495 | 0 | 399 | 0 | 0 | 0 | 37
2022-03-09 | B69492 | 2 | 중탄소 | AE15B36C2 |  | Si 탈산 | B | 19 | 65 | 50900 | 84.55 | B | B |  | B | 1 |  | 1 | 1540 | 1545 | 6700 |  |  | 6700 | 74.55 | 16 | 89872 | 1636 |  | Y | 39 | 34 | [7 empty] | 임승우 | 2 | [6 empty] | 101.7 | 12-3 | 200.1 | 0 | A |  | 1631 | 1 | 0.26 | 1562 | 1.74 | 64 | 34 | 459 | 7:39 | 15 | 15 | 0 | 17 |  | 38.8 | 0 | 0 | AR | 2022-03-10 04:01 | 2022-03-10 04:14 | 14 | 2022-03-10 03:49 | 25 |  |  |  |  | N | [7 empty] | 3 | 4.5 | 11.6 | 0 | [23 empty] | 0 | 0 | B | [9 empty] | 223 | 0 | 232 | 13 | 0 | 0 | 0 | 1144 | 0 | 0 | 0 | 0 | 181 | 14 |  |  | 3
2022-03-09 | A70131 | 1 | 저탄소 | SCR420H1V | TUNDISH교체 | Al 탈산 | B | 16 | 31 | 53300 | 73.1 | B | B | B |  | 1 | 1 |  | 1540 | 1565 | 7000 |  |  | 7000 | 45.96 | 18 | 152298 | 1633 |  | Y | 42 | 36 | [7 empty] | 김형철 | 2 |  | Y |  |  |  |  | 103.5 | 13-2 | 0 | 194.63 | A |  | 1633 | 3 | 0.16 | 1608 | 0.83 | 99 | 32 | 248 | 4:08 | 13 | 20 | 84 | 0 |  | 0 |  | 800 | N2 | 2022-03-10 04:28 | 2022-03-10 05:03 | 35 | 2022-03-10 04:26 | 37 |  |  |  |  | Y |  |  |  | Y | [5 empty] | 0 | 200.14 | [19 empty] | 2.29 |  |  |  | 0 | 0.02 | A | [9 empty] | 948 | 874 | 0 | 43 | 0 | 200 | 0 | 647 | 0 | 498 | 0 | 0 | 0 | 9 |  |  | 9 |  | 1
2022-03-09 | B69493 | 2 | 중탄소 | AE15B36C2 |  | Si 탈산 | B | 31 | 51 | 52600 | 79.35 | B | B |  | B | 1 |  | 1 | 1540 | 1550 | 6500 |  |  | 6500 | 72.33 | 16 | 89872 | 1629 |  | Y | 38 | 33 | [7 empty] | 임승우 | [7 empty] | 99 | 12-3 | 138.95 | 0 | A |  | 1609 | 1 | 0.21 | 1564 | 1.26 | 66 | 29 | 222 | 3:42 | 15 | 16 | 0 | 18 |  | 33.55 | 0 | 0 | AR | 2022-03-10 05:03 | 2022-03-10 05:29 | 26 | 2022-03-10 04:53 | 37 |  |  |  |  | N | [8 empty] | 4.5 | 11.2 | 0 | [23 empty] | 0 | 0 | B | [9 empty] | 230 | 0 | 762 | 18 | 0 | 0 | 0 | 1454 | 0 | 8 | 0 | 0 | 189 | 8 |  |  | 3
2022-03-09 | A70132 | 1 | 저탄소 | BP-SCR420HC |  | Al 탈산 | B | 33 | 23 | 54200 | 73.22 | B | B | B |  | 1 | 1 |  | 1540 | 1533 | 6600 |  |  | 6600 | 130.01 | 6 | 50766 | 1599 |  | Y | 41 | 36 | [7 empty] | 김형철 | 2 |  | Y |  |  |  |  | 108.1 | 13-9 | 0 | 193.54 | A |  | 1599 | 3 | 0.15 | 1572 | 0.9 | 61 | 17 | 284 | 4:44 | 16 | 16 | 85 | 0 |  | 0 |  | 999 | N2 | 2022-03-10 05:37 | 2022-03-10 06:03 | 26 | 2022-03-10 05:34 | 28 |  |  |  |  | Y |  |  |  | Y | [5 empty] | 0 | 212.2 | [23 empty] | 0 | 0.03 | A | [9 empty] | 343 | 1378 | 0 | 39 | 0 | 175 | 0 | 675 | 0 | 501 | 0 | 0 | 0 | 10
2022-03-09 | B69494 | 2 | 중탄소 | AE15B36C2 |  | Si 탈산 | B | 18 | 60 | 50150 | 83.17 | B | B |  | D | 1 |  | 1 | 1540 | 1533 | 7700 |  |  | 7700 | 85.68 | 16 | 89872 | 1608 |  | Y | 40 | 36 | 연주쫒겨서 9탭사용.. | [6 empty] | 임승우 | 2 |  |  |  |  | Y |  | 94.75 | 11-7 | 222.3 | 0 | A |  | 1615 | 1 | 0.33 | 1548 | 1.72 | 50 | 24 | 211 | 3:31 | 15 | 16 | 0 | 19 | 110 | 107.31 | 0 | 0 | AR | 2022-03-10 06:38 | 2022-03-10 06:46 | 8 | 2022-03-10 06:26 | 20 |  |  |  |  | N | [8 empty] | 5 | 20.38 | 0 | [23 empty] | 0 | 0 | A | [9 empty] | 267 | 0 | 785 | 0 | 0 | 0 | 0 | 1146 | 0 | 0 | 0 | 0 | 136 | 8 |  |  | 4
2022-03-09 | A70133 | 1 | 저탄소 | BP-SCR420HC |  | Al 탈산 | B | 37 | 12 | 54300 | 74.65 | B | D | D |  | 1 | 1 |  | 1540 | 1541 | 6400 |  |  | 6400 | 75.64 | 10 | 84610 | 1613 |  | Y | 41 | 35 | [7 empty] | 김형철 | 2 |  | Y | [6 empty] | 0 | 197.81 | A |  | 1613 | 3 | 0.15 | 1574 | 1.18 | 63 | 21 | 316 | 5:16 | 16 | 17 | 86 | 0 |  | 0 |  | 999 | N2 | 2022-03-10 06:45 | 2022-03-10 07:03 | 18 | 2022-03-10 06:44 | 19 |  |  |  |  | Y |  |  |  | Y | [5 empty] | 0 | 218.08 | [23 empty] | 0 | 1.3 | A | [9 empty] | 401 | 1232 | 0 | 50 | 0 | 159 | 0 | 649 | 0 | 494 | 0 | 0 | 61 | 0
2022-03-10 | B69495 | 2 | 중탄소 | AE15B36C2 |  | Si 탈산 | B | 11 | 62 | 51800 | 82.35 | D | D |  | D | 1 |  | 1 | 1540 | 1548 | 6600 |  |  | 6600 | 69.12 | 17 | 95489 | 1630 | 363 | Y | 41 | 33 | [7 empty] | 김규완 | 2 |  |  |  |  | Y |  | 93.1 | 11-5 | 56.14 | 0 | A |  | 1606 | 1 | 0.38 | 1557 | 0 | 59 | 28 | 236 | 3:56 | 15 | 10 | 0 | 20 |  | 129.07 | 0 | 0 | AR | 2022-03-10 07:56 | 2022-03-10 08:06 | 10 | 2022-03-10 07:45 | 21 |  |  |  |  | N | [8 empty] | 5 | 16.53 | 0 | 전기로 조업 불안정으로 연주 물 쫓겨 작업시간이 안나옴 극진공 10분 유지. | [19 empty] | 0.93 | Y |  | 0 | 0 | A | [9 empty] | 260 | 0 | 1578 | 46 | 0 | 0 | 0 | 846 | 0 | 0 | 0 | 0 | 163 | 8 |  |  | 4
2022-03-10 | A70134 | 1 | 저탄소 | BP-SCR420HC |  | Al 탈산 | B | 32 | 1 | 53000 | 67.13 | D | D | D |  | 1 | 1 |  | 1540 | 1564 | 6200 |  |  | 6200 | 61.06 | 12 | 101532 | 1624 |  | Y | 41 | 33 | [7 empty] | 차승주 | 2 |  | Y |  |  | N |  | 104.85 | 14-1 | 0 | 175.37 | A |  | 1623 | 3 | 0.14 | 1582 | 1.52 | 71 | 21 | 283 | 4:43 | 16 | 16 | 87 | 0 |  | 0 |  | 888 | N2 | 2022-03-10 07:41 | 2022-03-10 07:58 | 17 | 2022-03-10 07:41 | 17 |  |  |  |  | Y |  |  |  | Y | [5 empty] | 0 | 148.4 | [20 empty] | 1.39 |  |  | 0.75 | 1.95 | A | [9 empty] | 1332 | 429 | 0 | 26 | 0 | 174 | 0 | 506 | 0 | 400 | 0 | 0 | 8 | 5
2022-03-10 | A70135 | 1 | 저탄소 | BP-SCR420HC |  | Al 탈산 | B | 16 | 32 | 52700 | 69.12 | D | D | D |  | 1 | 1 |  | 1540 | 1544 | 7300 |  |  | 7300 | 71.9 | 12 | 101532 | 1612 |  | Y | 42 | 37 | [7 empty] | 김덕진 | 2 |  | Y |  |  |  |  | 105.3 | 13-3 | 0 | 179.57 | A |  | 1612 | 3 | 0.15 | 1592 | 0.74 | 81 | 29 | 296 | 4:56 | 16 | 16 | 88 | 0 |  | 0 |  | 888 | N2 | 2022-03-10 08:47 | 2022-03-10 09:05 | 18 | 2022-03-10 08:47 | 18 |  |  |  |  | Y |  |  |  | Y | [5 empty] | 0 | 168.11 | [23 empty] | 2.44 | 1.95 | A | [9 empty] | 615 | 926 | 0 | 0 | 0 | 157 | 0 | 682 | 0 | 554 | 0 | 0 | 0 | 0
2022-03-10 | B69496 | 2 | 중탄소 | AE15B36C2 |  | Si 탈산 | B | 19 | 66 | 50350 | 81.38 | D | D |  | D | 1 |  | 1 | 1540 | 1572 | 5800 |  |  | 5800 | 60.74 | 17 | 95489 | 1592 |  | Y | 32 | 29 | [7 empty] | 김규완 | 2 |  |  |  |  | Y |  | 95.45 | 11-7 | 96.61 | 0 | A |  | 1623 | 1 | 0.27 | 1556 | 1.61 | 58 | 25 | 225 | 3:45 | 15 | 16 | 0 | 21 |  | 50.28 | 0 | 0 | AR | 2022-03-10 09:03 | 2022-03-10 09:22 | 19 | 2022-03-10 08:47 | 35 |  |  |  |  | N | [8 empty] | 5 | 11.21 | 0 | [23 empty] | 0 | 0 | A | [9 empty] | 248 | 0 | 1620 | 11 | 0 | 0 | 0 | 799 | 0 | 0 | 0 | 0 | 98 | 7 |  |  | 4
2022-03-10 | A70136 | 1 | 저탄소 | BP-SCR420HC |  | Al 탈산 | B | 33 | 24 | 53700 | 65.75 | D | D | D |  | 1 | 1 |  | 1540 | 1546 | 6200 |  |  | 6200 | 61.06 | 12 | 101532 | 1616 |  | Y | 42 | 35 | [7 empty] | 김덕진 | 2 |  | Y |  |  | N |  |  |  | 0 | 197.41 | A |  | 1616 | 3 | 0.15 | 1591 | 1.04 | 80 | 29 | 278 | 4:38 | 16 | 16 | 89 | 0 |  | 0 |  | 888 | N2 | 2022-03-10 09:50 | 2022-03-10 10:15 | 25 | 2022-03-10 09:49 | 26 |  |  |  |  | Y |  |  |  | Y | [5 empty] | 0 | 151.89 | [23 empty] | 3.81 | 1.95 | A | [9 empty] | 964 | 577 | 0 | 24 | 0 | 179 | 0 | 748 | 0 | 399 | 0 | 0 | 0 | 3
2022-03-10 | B69497 | 2 | 중탄소 | AE15B36C2 |  | Si 탈산 | B | 31 | 52 | 52600 | 87.28 | D | D |  | D | 1 |  | 1 | 1540 | 1550 | 6800 |  |  | 6800 | 69.56 | 16 | 97760 | 1635 |  | Y | 36 | 33 | [7 empty] | 김규완 | 2 |  |  |  |  | Y |  | 104.6 | 12-8 | 74.85 | 0 | A |  | 1630 | 1 | 0.32 | 1559 | 1.69 | 61 | 28 | 247 | 4:07 | 15 | 16 | 0 | 22 | 100 | 100.75 | 0 | 0 | AR | 2022-03-10 10:24 | 2022-03-10 10:39 | 15 | 2022-03-10 10:08 | 30 |  |  |  |  | N | [8 empty] | 4 | 23.7 | 0 | [23 empty] | 0 | 0 | A | [9 empty] | 300 | 0 | 1149 | 27 | 0 | 173 | 0 | 700 | 0 | 211 | 0 | 0 | 96 | 16 |  |  | 4
2022-03-10 | A70137 | 1 | 저탄소 | BP-SCR420HC |  | Al 탈산 | B | 37 | 13 | 52500 | 66.18 | D | D | D |  | 1 | 1 |  | 1540 | 1571 | 5400 |  |  | 5400 | 35.46 | 18 | 152298 | 1618 |  | Y | 42 | 28 | [7 empty] | 김덕진 | 2 |  | Y |  |  |  |  | 0 | 10-1 | 0 | 163.7 | A |  | 1618 | 3 | 0.16 | 1587 | 1.24 | 76 | 25 | 276 | 4:36 | 16 | 16 | 90 | 0 |  | 0 |  | 888 | N2 | 2022-03-10 10:55 | 2022-03-10 11:22 | 27 | 2022-03-10 10:55 | 27 |  |  |  |  | Y |  |  |  | Y | [5 empty] | 0 | 231.32 | [23 empty] | 5.18 | 1.95 | A | [9 empty] | 1380 | 347 | 0 | 26 | 0 | 214 | 0 | 843 | 0 | 496 | 0 | 0 | 0 | 11
2022-03-10 | B69498 | 2 | 중탄소 | AE15B36C2 | TUNDISH교체전 | Si 탈산 | B | 18 | 61 | 50200 | 88.32 | D | D |  | D | 1 |  | 1 | 1540 | 1536 | 7000 |  |  | 7000 | 64.1 | 14 | 109200 | 1612 |  | Y | 39 | 37 | [7 empty] | 김규완 | 2 |  |  |  |  | Y |  | 99 | 12-1 | 89.06 | 0 | A |  | 1628 | 1 | 0.32 | 1558 | 1.76 | 60 | 30 | 218 | 3:38 | 15 | 17 | 0 | 23 |  | 104.1 | 0 | 0 | AR | 2022-03-10 11:33 | 2022-03-10 11:45 | 12 | 2022-03-10 11:17 | 28 |  |  |  |  | N | [8 empty] | 5.5 | 21.17 | 0 | [23 empty] | 0 | 0 | B | [9 empty] | 201 | 0 | 1080 | 41 | 0 | 175 | 0 | 696 | 0 | 209 | 0 | 0 | 98 | 0 |  |  | 4
2022-03-10 | A70138 | 1 | 저탄소 | SCR420HCS |  | Si 탈산 | B | 32 | 2 | 55200 | 63.73 | D | D | D |  | 1 | 1 |  | 1540 | 1542 | 6200 |  |  | 6200 | 183.19 | 4 | 33844 | 1626 | 360 | Y | 40 | 30 | [7 empty] | 김덕진 | 2 |  | Y |  |  | N |  |  |  | 0 | 149.67 | A |  | 1626 | 3 | 0.15 | 1592 | 1.42 | 81 | 23 | 269 | 4:29 | 16 | 16 | 91 | 0 |  | 0 |  | 888 | N2 | 2022-03-10 11:54 | 2022-03-10 12:32 | 38 | 2022-03-10 11:54 | 38 |  |  |  |  | Y |  |  |  | Y | [5 empty] | 0 | 148.88 | [23 empty] | 6.41 | 1.95 | A | [9 empty] | 1175 | 394 | 0 | 30 | 0 | 197 | 0 | 596 | 0 | 397 | 0 | 0 | 0 | 4
2022-03-10 | B69499 | 2 | 중탄소 | SM45CB2 | TUNDISH교체 | Si 탈산 | B | 11 | 63 | 50950 | 86.53 | D | D |  | D | 1 |  | 1 | 1540 | 1534 | 7400 |  |  | 7400 | 78.2 | 12 | 94632 | 1649 |  | Y | 41 | 37 | [7 empty] | 김규완 | 2 |  |  |  |  | Y |  | 96.05 | 11-8 | 119.82 | 0.58 | A |  | 1642 | 1 | 0.35 | 1577 | 1.76 | 84 | 36 | 219 | 3:39 | 15 | 19 | 0 | 24 |  | 207.03 | 0 | 0 | N2 | 2022-03-10 12:39 | 2022-03-10 13:10 | 31 | 2022-03-10 12:31 | 39 |  |  |  |  | N | [8 empty] | 4.5 | 0 | 46.06 | [16 empty] | 0.7 |  |  | 1.84 |  |  |  | 0 | 0 | A | [9 empty] | 0 | 0 | 157 | 10 | 0 | 202 | 0 | 803 | 0 | 209 | 0 | 0 | 97 | 16 |  |  |  |  | 1
2022-03-10 | A70139 | 1 | 저탄소 | SCR420HCS | TUNDISH교체전 | Si 탈산 | B | 16 | 33 | 52700 | 62.52 | D | D | D |  | 1 | 1 |  | 1540 | 1550 | 5900 |  |  | 5900 | 65.79 | 12 | 89676 | 1621 |  | Y | 41 | 28 | [7 empty] | 차승주 | 2 |  | Y |  |  | N |  |  |  | 0 | 138.6 | A |  | 1621 | 3 | 0.15 | 1585 | 1.64 | 74 | 24 | 275 | 4:35 | 16 | 16 | 92 | 0 |  | 0 |  | 888 | N2 | 2022-03-10 12:56 | 2022-03-10 13:36 | 40 | 2022-03-10 12:56 | 40 |  |  |  |  | Y |  |  |  | Y | [5 empty] | 0 | 137.59 | [23 empty] | 7.7 | 1.95 | A | [9 empty] | 1316 | 263 | 0 | 33 | 0 | 198 | 0 | 596 | 0 | 395 | 0 | 0 | 0 | 3
2022-03-10 | B69500 | 2 | 중탄소 | SM45CB2 |  | Si 탈산 | B | 19 | 67 | 50850 | 80.22 | D | D |  | D | 1 |  | 1 | 1540 | 1518 | 6600 |  |  | 6600 | 69.02 | 17 | 95625 | 1612 |  | Y | 38 | 34 | [7 empty] | 김규완 | 2 |  |  |  |  | Y |  | 96.15 | 11-7 | 38.02 | 0.03 | A |  | 1610 | 1 | 0 | 1563 | 1.31 | 70 | 30 | 195 | 3:15 | 15 | 17 | 0 | 25 |  | 147.39 | 0 | 0 | N2 | 2022-03-10 13:34 | 2022-03-10 14:11 | 37 | 2022-03-10 13:27 | 44 |  |  |  |  | N | [8 empty] | 5 | 0 | 29.97 | [23 empty] | 0 | 0 | A | [9 empty] | 0 | 0 | 164 | 10 | 0 | 25 | 0 | 700 | 0 | 209 | 0 | 0 | 96 | 15
2022-03-10 | A70140 | 1 | 저탄소 | SCR920PRH | TUNDISH교체 | Al 탈산 | B | 33 | 25 | 52700 | 84.52 | D | D | A |  | 1 | 1 |  | 1540 | 1552 | 9000 |  |  | 9000 | 88.64 | 12 | 101532 | 1648 |  | Y | 50 | 43 | [7 empty] | 김덕진 | 2 |  | Y |  |  |  |  | 106.45 | 13-6 | 0 | 224.64 | A |  | 1648 | 3 | 0.16 | 1617 | 0.94 | 109 | 40 | 308 | 5:08 | 16 | 21 | 93 | 0 |  | 0 |  | 999 | N2 | 2022-03-10 14:22 | 2022-03-10 15:07 | 47 | 2022-03-10 14:20 | 49 |  |  |  |  | N |  |  |  | Y | [5 empty] | 0 | 217.17 | [19 empty] | 2.06 |  |  |  | 0 | 73.28 | A | [9 empty] | 1102 | 2393 | 0 | 0 | 0 | 0 | 0 | 496 | 0 | 399 | 0 | 0 | 0 | 12 |  |  | 9 |  | 1
2022-03-10 | B69521 | 2 | 중탄소 | SM45CB2 |  | Si 탈산 | B | 31 | 53 | 51450 | 80.72 | D | A |  | A | 1 |  | 1 | 1540 | 1555 | 5300 |  |  | 5300 | 54.64 | 17 | 96993 | 1619 |  | Y | 41 | 30 | [7 empty] | 김규완 | 2 | [8 empty] | 10.37 | 6.24 | A |  | 1610 | 1 | 0.25 | 1565 | 1.5 | 72 | 32 | 248 | 4:08 | 15 | 16 | 0 | 26 |  | 88.55 | 0 | 0 | N2 | 2022-03-10 14:44 | 2022-03-10 15:13 | 30 | 2022-03-10 14:34 | 40 |  |  |  |  | N | [8 empty] | 4.5 | 0 | 27.38 | [23 empty] | 0 | 0 | A | [9 empty] | 0 | 0 | 257 | 33 | 0 | 41 | 0 | 701 | 0 | 209 | 0 | 0 | 188 | 33
2022-03-10 | A70141 | 1 | 저탄소 | SCR920PRH |  | Al 탈산 | B | 37 | 14 | 53800 | 75.17 | A | A | A |  | 1 | 1 |  | 1540 | 1550 | 7200 |  |  | 7200 | 85.1 | 10 | 84610 | 1616 |  | Y | 45 | 38 |  |  | A70138 |  |  |  |  | 조관훈 | 2 |  | Y |  |  |  |  | 107.4 | 13-10 | 0 | 281.98 | A |  | 1616 | 3 | 0.17 | 1588 | 0.93 | 80 | 35 | 274 | 4:34 | 16 | 19 | 94 | 0 |  | 0 |  | 999 | N2 | 2022-03-10 15:31 | 2022-03-10 16:10 | 39 | 2022-03-10 15:31 | 39 |  |  |  |  | N |  |  |  | Y | [5 empty] | 0 | 205.51 | [23 empty] | 0 | 74.5 | A | [9 empty] | 1228 | 2336 | 0 | 10 | 0 | 0 | 0 | 560 | 0 | 400 | 0 | 0 | 68 | 6
2022-03-10 | B69522 | 2 | 중탄소 | SM45CB |  | Si 탈산 | B | 18 | 62 | 49400 | 87.17 | A | A |  | A | 1 |  | 1 | 1540 | 1524 | 6900 |  |  | 6900 | 72.04 | 12 | 95779 | 1616 |  | Y | 42 | 38 | [7 empty] | 박용우 | 2 | [6 empty] | 105.8 | 12-7 | 6.02 | 83.51 | A |  | 1607 | 1 | 0.24 | 1562 | 1.13 | 69 | 34 | 322 | 5:22 | 14 | 14 | 0 | 27 | 66 | 53.46 | 0 | 0 | N2 | 2022-03-10 15:51 | 2022-03-10 16:14 | 23 | 2022-03-10 15:45 | 29 |  |  |  |  | N | [8 empty] | 4.5 | 0 | 12.63 | [23 empty] | 0 | 0 | A | [9 empty] | 0 | 0 | 0 | 203 | 0 | 138 | 0 | 500 | 0 | 205 | 0 | 0 | 68 | 0 |  |  | 6
2022-03-10 | A70142 | 1 | 저탄소 | SCR920PRH |  | Al 탈산 | B | 32 | 3 | 54800 | 74.37 | A | A | A |  | 1 | 1 |  | 1540 | 1554 | 6600 |  |  | 6600 | 65 | 12 | 101532 | 1626 |  | Y | 44 | 38 |  |  | A70139 |  |  |  |  | 조관훈 | 2 |  | Y |  |  |  |  | 101 | 13-6 | 0 | 228.23 | A |  | 1626 | 3 | 0.16 | 1587 | 1.26 | 79 | 25 | 283 | 4:43 | 16 | 16 | 95 | 0 |  | 0 |  | 999 | N2 | 2022-03-10 16:32 | 2022-03-10 17:12 | 40 | 2022-03-10 16:31 | 40 |  |  |  |  | N |  |  |  | Y | [5 empty] | 0 | 15.47 | [23 empty] | 0 | 83.17 | B | [9 empty] | 711 | 2627 | 0 | 0 | 0 | 0 | 0 | 497 | 0 | 398 | 0 | 0 | 66 | 9
2022-03-10 | B69523 | 2 | 중탄소 | SM45CB |  | Si 탈산 | B | 11 | 64 | 51200 | 75.28 | A | A |  | A | 1 |  | 1 | 1540 | 1514 | 5900 |  |  | 5900 | 38.51 | 18 | 153216 | 1604 |  | Y | 33 | 29 | [7 empty] | 박용우 | 2 | [8 empty] | 0.01 | 131.41 | A |  | 1605 | 1 | 0.23 | 1549 | 1.52 | 56 | 27 | 262 | 4:22 | 14 | 16 | 0 | 28 |  | 141.62 | 0 | 0 | N2 | 2022-03-10 17:01 | 2022-03-10 17:27 | 25 | 2022-03-10 16:52 | 35 |  |  |  |  | N | [8 empty] | 5 | 0 | 28.14 | [23 empty] | 0 | 0 | B | [9 empty] | 0 | 0 | 0 | 0 | 0 | 193 | 0 | 601 | 0 | 255 | 0 | 0 | 105 | 8
2022-03-10 | A70143 | 1 | 저탄소 | SCR920PRH |  | Al 탈산 | B | 16 | 34 | 53300 | 79.83 | A | A | A |  | 1 | 1 |  | 1540 | 1554 | 7000 |  |  | 7000 | 68.94 | 12 | 101532 | 1615 |  | Y | 48 | 41 | [7 empty] | 조관훈 | 2 | [6 empty] | 105.5 | 13-3 | 0.01 | 328.25 | A |  | 1615 | 3 | 0.14 | 1586 | 0.97 | 78 | 25 | 276 | 4:36 | 16 | 16 | 96 | 0 |  | 0 |  | 999 | N2 | 2022-03-10 17:36 | 2022-03-10 18:18 | 42 | 2022-03-10 17:35 | 44 |  |  |  |  | N |  |  |  | Y | [5 empty] | 0 | 165.65 | [23 empty] | 0 | 84.56 | B | [9 empty] | 742 | 2700 | 0 | 0 | 0 | 0 | 0 | 498 | 0 | 400 | 0 | 0 | 67 | 12
2022-03-10 | B69524 | 2 | 중탄소 | SM45C |  | Si 탈산 | B | 19 | 68 | 50950 | 74.02 | A | A |  | A | 1 |  | 1 | 1540 | 1514 | 5600 |  |  | 5600 | 140.66 | 6 | 39812 | 1601 |  | Y | 34 | 28 | [7 empty] | 박용우 | 2 | [6 empty] | 98.25 | 11-9 | 0 | 156.28 | A |  | 1589 | 1 | 0.23 | 1548 | 1.32 | 55 | 21 | 233 | 3:53 | 15 | 15 | 0 | 29 |  | 42.06 | 0 | 0 | N2 | 2022-03-10 18:09 | 2022-03-10 18:27 | 18 | 2022-03-10 18:00 | 27 |  |  |  |  | N | [8 empty] | 5 | 0 | 11.73 | [23 empty] | 0 | 0 | A | [9 empty] | 0 | 0 | 280 | 43 | 0 | 201 | 0 | 506 | 0 | 256 | 0 | 0 | 0 | 21 |  |  | 4
2022-03-10 | A70144 | 1 | 저탄소 | SCR920PRH |  | Al 탈산 | B | 33 | 26 | 0 | 78.5 | A | A | A |  | 1 | 1 |  | 1540 | 1553 | 7100 |  |  | 7100 | 69.93 | 12 | 101532 | 1629 |  | Y | 46 | 38 | [15 empty] | 161.2 |  | 0 | 244.91 | A |  | 1629 | 3 | 0.15 | 1588 | 1.28 | 80 | 26 | 288 | 4:48 | 16 | 16 | 97 | 0 |  | 0 |  | 400 | N2 | 2022-03-10 18:36 | 2022-03-10 19:29 | 53 | 2022-03-10 18:36 | 53 |  |  |  |  | N |  |  |  | Y | [5 empty] | 0 | 171.48 | [23 empty] | 0 | 85.85 | B | [9 empty] | 1263 | 2360 | 0 | 0 | 0 | 0 | 0 | 557 | 0 | 425 | 0 | 0 | 77 | 9
2022-03-10 | B69525 | 2 | 중탄소 | SM45C |  | Si 탈산 | B | 31 | 54 | 51700 | 73.97 | A | A |  | A | 1 |  | 1 | 1540 | 1521 | 5500 |  |  | 5500 | 56.14 | 12 | 97964 | 1602 |  | Y | 40 | 29 | [7 empty] | 박용우 | 2 | [8 empty] | 2.8 | 17.5 | A |  | 1598 | 1 | 0.23 | 1551 | 1.56 | 58 | 24 | 257 | 4:17 | 15 | 15 | 0 | 30 |  | 54.58 | 0 | 0 | N2 | 2022-03-10 19:08 | 2022-03-10 19:34 | 26 | 2022-03-10 19:01 | 33 |  |  |  |  | N | [8 empty] | 4.5 | 0 | 22.87 | [23 empty] | 0 | 0 | A | [9 empty] | 0 | 0 | 226 | 15 | 0 | 222 | 0 | 600 | 0 | 258 | 0 | 0 | 139 | 0 |  |  | 6
2022-03-10 | A70145 | 1 | 저탄소 | SCR920PRH | 잔강최소화전 | Al 탈산 | B | 37 | 15 | 53600 | 74.3 | A | A | A |  | 1 | 1 |  | 1540 | 1533 | 7100 |  |  | 7100 | 60.33 | 14 | 117692 | 1617 |  | Y | 43 | 37 | [15 empty] | 99.05 | 13-1 | 0 | 232.8 | A |  | 1617 | 3 | 0.14 | 1588 | 0.94 | 80 | 21 | 241 | 4:01 | 16 | 17 | 98 | 0 |  | 0 |  | 400 | N2 | 2022-03-10 19:54 | 2022-03-10 20:52 | 58 | 2022-03-10 19:52 | 59 |  |  |  |  | N |  |  |  | Y | [5 empty] | 0 | 158.2 | [23 empty] | 0 | 87.55 | B | [9 empty] | 693 | 2572 | 0 | 0 | 0 | 0 | 0 | 592 | 0 | 401 | 0 | 0 | 77 | 10
2022-03-10 | B69526 | 2 | 중탄소 | SM45C | TUNDISH교체전 | Si 탈산 | B | 18 | 63 | 49350 | 77.92 | A | A |  | A | 1 |  | 1 | 1540 | 1520 | 6700 |  |  | 6700 | 70.67 | 14 | 94803 | 1614 |  | Y | 43 | 36 | [7 empty] | 박용우 | 2 | [8 empty] | 0 | 258.12 | A |  | 1600 | 1 | 0.23 | 1560 | 1.3 | 67 | 33 | 285 | 4:45 | 15 | 15 | 0 | 31 |  | 40.44 | 0 | 0 | N2 | 2022-03-10 20:17 | 2022-03-10 20:40 | 23 | 2022-03-10 20:09 | 31 | [14 empty] | 0 | 10.18 | [23 empty] | 0 | 0 | A | [9 empty] | 0 | 0 | 227 | 17 | 0 | 177 | 0 | 501 | 0 | 261 | 0 | 0 | 101 | 6 |  |  | 6
2022-03-10 | A70146 | 1 | 저탄소 | SCM420HT | TUNDISH교체 | Al 탈산 | B | 32 | 4 | 54600 | 78.37 | A | A | A |  | 1 | 1 |  | 1540 | 1562 | 7400 |  |  | 7400 | 76.69 | 14 | 96493 | 1646 |  | Y | 45 | 40 | [15 empty] | 102.7 | 13-7 | 0 | 252.79 | A |  | 1646 | 3 | 0.15 | 1613 | 0.97 | 103 | 34 | 253 | 4:13 | 18 | 20 | 99 | 0 |  | 0 |  | 999 | N2 | 2022-03-10 21:05 | 2022-03-10 22:13 | 69 | 2022-03-10 21:05 | 69 |  |  |  |  | N |  |  |  | Y | [5 empty] | 0 | 176 | [19 empty] | 1.8 |  |  |  | 0 | 98.96 | A | [9 empty] | 1302 | 304 | 132 | 0 | 0 | 231 | 0 | 888 | 0 | 650 | 0 | 0 | 0 | 19 |  |  |  |  | 1
2022-03-10 | B69527 | 2 | 중탄소 | 31CRMOV9M2 | 잔강최소화 | Si 탈산 | B | 11 | 65 | 51000 | 98.85 | A | A |  | A | 1 |  | 1 | 1540 | 1529 | 10000 |  |  | 10000 | 98.49 | 12 | 101532 | 1642 |  | Y | 50 | 48 | [7 empty] | 박용우 | 2 |  |  |  |  | Y |  | 105.6 | 12-7 | 0 | 141.96 | A |  | 1634 | 1 | 0.23 | 1568 | 1.68 | 67 | 19 | 290 | 4:50 | 16 | 16 | 0 | 32 |  | 42.68 | 0 | 0 | N2 | 2022-03-10 21:41 | 2022-03-10 22:16 | 36 | 2022-03-10 21:26 | 51 | [12 empty] | 4 |  | 0 | 16.57 | [23 empty] | 0 | 0 | A | [9 empty] | 2169 | 1678 | 104 | 25 | 0 | 0 | 0 | 397 | 0 | 210 | 0 | 0 | 154 | 25 |  |  | 6
2022-03-10 | A70147 | 1 | 저탄소 | SCM420HT |  | Al 탈산 | B | 16 | 35 | 52800 | 113.73 | A | A | B |  | 1 | 1 |  | 1540 | 1567 | 6500 |  |  | 6500 | 66.62 | 13 | 97569 | 1641 |  | Y | 49 | 38 | [15 empty] | 106.5 | 13-4 | 0 | 280.02 | A |  | 1633 | 3 | 0.17 | 1583 | 0.79 | 73 | 36 | 271 | 4:31 | 18 | 18 | 100 | 0 |  | 0 |  | 800 | N2 | 2022-03-10 22:45 | 2022-03-10 23:14 | 30 | 2022-03-10 22:43 | 32 |  |  |  |  | N |  |  |  | Y | [5 empty] | 0 | 439.17 | [23 empty] | 0.05 | 0 | A | [9 empty] | 1087 | 509 | 144 | 0 | 0 | 215 | 0 | 579 | 0 | 400 | 0 | 0 | 0 | 10 |  |  | 4
2022-03-10 | B69528 | 2 | 중탄소 | 31CRMOV9M2 |  | Si 탈산 | B | 19 | 69 | 51000 | 106.68 | A | B |  | B | 1 |  | 1 | 1540 | 1516 | 10500 |  |  | 10500 | 103.42 | 12 | 101532 | 1652 |  | Y | 54 | 49 | 분배기 실린더 용접부위 떨여저서 작업지연.. 출강온도 낮아서 9탭사용.. | [6 empty] | 박용우 | 2 | [6 empty] | 104.9 | 12-5 | 0 | 252.25 | A |  | 1648 | 1 | 0.23 | 1570 | 1.64 | 69 | 30 | 351 | 5:51 | 16 | 17 | 0 | 33 |  | 48.41 | 0 | 0 | N2 | 2022-03-10 22:58 | 2022-03-10 23:16 | 18 | 2022-03-10 22:44 | 33 |  |  |  |  | N | [8 empty] | 4 | 0 | 17.41 | [23 empty] | 0.01 | 0.01 | B | [9 empty] | 2036 | 1817 | 0 | 134 | 0 | 0 | 0 | 596 | 0 | 209 | 0 | 0 | 197 | 22 |  |  | 2
2022-03-10 | A70148 | 1 | 저탄소 | SCM420HT |  | Al 탈산 | B | 33 | 27 | 53700 | 77.7 | B | B | B |  | 1 | 1 |  | 1540 | 1530 | 6400 |  |  | 6400 | 64.43 | 13 | 99333 | 1616 |  | Y | 36 | 31 | [7 empty] | 김형철 | 2 | [6 empty] | 101.4 | 12-10 | 0 | 230.22 | A |  | 1614 | 3 | 0.16 | 1575 | 0.95 | 65 | 25 | 251 | 4:11 | 18 | 18 | 101 | 0 |  | 0 |  | 600 | N2 | 2022-03-10 23:34 | 2022-03-11 00:17 | 44 | 2022-03-10 23:32 | 45 |  |  |  |  | N |  |  |  | Y | [5 empty] | 0 | 283.25 | [23 empty] | 1.03 | 0 | A | [9 empty] | 1246 | 365 | 0 | 29 | 0 | 196 | 0 | 498 | 0 | 397 | 0 | 0 | 0 | 19
2022-03-10 | B69529 | 2 | 중탄소 | 31CRMOV9M2 |  | Si 탈산 | B | 31 | 55 | 51800 | 108.55 | B | B |  | B | 1 |  | 1 | 1540 | 1537 | 9800 |  |  | 9800 | 96.52 | 12 | 101532 | 1618 |  | Y | 53 | 48 | [7 empty] | 임승우 | 2 | [6 empty] | 106.3 | 12-9 | 0 | 239.95 | A |  | 1621 | 1 | 0.34 | 1564 | 1.34 | 63 | 25 | 425 | 7:05 | 16 | 17 | 0 | 34 |  | 41.22 | 0 | 0 | N2 | 2022-03-11 00:07 | 2022-03-11 00:22 | 15 | 2022-03-10 23:49 | 33 |  |  |  |  | N | [8 empty] | 4.3 | 0 | 19.19 | [23 empty] | 0 | 0 | A | [9 empty] | 2676 | 1247 | 0 | 24 | 0 | 0 | 0 | 697 | 0 | 209 | 0 | 0 | 214 | 0 |  |  | 2
2022-03-10 | A70149 | 1 | 저탄소 | SCM420HT |  | Al 탈산 | B | 37 | 16 | 54000 | 74.63 | B | B | B |  | 1 | 1 |  | 1540 | 1567 | 5400 |  |  | 5400 | 56.58 | 12 | 95438 | 1622 |  | Y | 41 | 28 | [7 empty] | 김형철 | 2 | [6 empty] | 103.8 | 13-6 | 0 | 177.43 | A |  | 1618 | 3 | 0.16 | 1585 | 1.03 | 75 | 28 | 240 | 4:00 | 18 | 18 | 102 | 0 |  | 0 |  | 600 | N2 | 2022-03-11 00:39 | 2022-03-11 01:22 | 43 | 2022-03-11 00:38 | 44 |  |  |  |  | N |  |  |  | Y | [5 empty] | 0 | 226.49 | [23 empty] | 2.43 | 0 | A | [9 empty] | 1003 | 516 | 0 | 7 | 0 | 220 | 0 | 646 | 0 | 400 | 0 | 0 | 23 | 12
2022-03-10 | B69530 | 2 | 중탄소 | 31CRMOV9M2 | TUNDISH교체전 | Si 탈산 | B | 18 | 64 | 52100 | 98.48 | B | B |  | B | 1 |  | 1 | 1540 | 1511 | 9800 |  |  | 9800 | 106.34 | 12 | 92157 | 1622 |  | Y | 53 | 44 | 출강온도 낮아서 9 탭 사용.. 연주 물 쫒김.. | [6 empty] | 임승우 | 2 | [6 empty] | 100.9 | 12-2 | 5.82 | 205.16 | A |  | 1624 | 1 | 0.26 | 1557 | 1.63 | 56 | 23 | 443 | 7:23 | 16 | 17 | 0 | 35 |  | 138.68 | 0 | 0 | N2 | 2022-03-11 01:14 | 2022-03-11 01:28 | 15 | 2022-03-11 01:03 | 25 | [14 empty] | 0 | 50.9 | [23 empty] | 0 | 0 | A | [9 empty] | 2066 | 1664 | 136 | 20 | 0 | 0 | 0 | 649 | 0 | 0 | 0 | 0 | 147 | 10 |  |  | 2
2022-03-10 | A70150 | 1 | 저탄소 | SCM420HT |  | Al 탈산 | B | 32 | 5 | 54900 | 81.23 | B | B | B |  | 1 | 1 |  | 1540 | 1546 | 6600 |  |  | 6600 | 69.28 | 13 | 95270 | 1608 |  | Y | 44 | 36 | [7 empty] | 김형철 | 2 | [6 empty] | 104.8 | 13-10 | 0 | 148.34 | A |  | 1608 | 3 | 0.16 | 1577 | 0.86 | 67 | 22 | 259 | 4:19 | 18 | 18 | 103 | 0 |  | 0 |  | 600 | N2 | 2022-03-11 01:46 | 2022-03-11 02:29 | 43 | 2022-03-11 01:44 | 45 |  |  |  |  | N |  |  |  | Y | [5 empty] | 0 | 249.61 | [23 empty] | 0.02 | 0 | A | [9 empty] | 1146 | 473 | 0 | 39 | 0 | 170 | 0 | 664 | 0 | 400 | 0 | 0 | 28 | 22
2022-03-10 | B69531 | 2 | 중탄소 | AE4140MR | TUNDISH교체 | Si 탈산 | B | 11 | 66 | 50900 | 102.88 | B | B |  | B | 1 |  | 1 | 1540 | 1543 | 8700 |  |  | 8700 | 102.82 | 10 | 84610 | 1668 | 725 | Y | 52 | 41 | [7 empty] | 임승우 | 2 | [6 empty] | 98.2 | 11-9 | 0 | 136.4 | A |  | 1665 | 1 | 0.3 | 1583 | 1.82 | 88 | 36 | 288 | 4:48 | 16 | 21 | 0 | 36 |  | 163.59 | 0 | 0 | N2 | 2022-03-11 02:21 | 2022-03-11 02:53 | 34 | 2022-03-11 02:08 | 47 |  |  |  |  | Y | [8 empty] | 4.8 | 0 | 49.93 | 물량부족 수소측정 불가 | [18 empty] | 1.95 |  |  |  | 0 | 0 | A | [9 empty] | 1584 | 0 | 771 | 26 | 0 | 0 | 0 | 1096 | 0 | 0 | 0 | 0 | 197 | 23 |  |  | 4 |  | 1
2022-03-10 | A70151 | 1 | 저탄소 | SCM420HT |  | Al 탈산 | B | 16 | 36 | 53400 | 85.52 | B | B | B |  | 1 | 1 |  | 1540 | 1516 | 6600 |  |  | 6600 | 69.42 | 13 | 95076 | 1618 | 356 | Y | 42 | 38 | [7 empty] | 김형철 | 2 | [6 empty] | 99.4 | 12-6 | 0 | 255.21 | A |  | 1618 | 3 | 0.17 | 1580 | 0.88 | 70 | 28 | 266 | 4:26 | 18 | 18 | 104 | 0 |  | 0 |  | 600 | N2 | 2022-03-11 02:52 | 2022-03-11 03:35 | 43 | 2022-03-11 02:51 | 44 |  |  |  |  | N |  |  |  | Y | [5 empty] | 0 | 290.28 | [23 empty] | 1.4 | 0 | A | [9 empty] | 233 | 1072 | 0 | 11 | 0 | 175 | 0 | 676 | 0 | 501 | 0 | 0 | 29 | 9
2022-03-10 | B69532 | 2 | 중탄소 | AE4140MR |  | Si 탈산 | B | 19 | 70 | 49900 | 99.93 | B | B |  | B | 1 |  | 1 | 1540 | 1535 | 8300 |  |  | 8300 | 98.1 | 10 | 84610 | 1635 |  | Y | 46 | 40 | [7 empty] | 임승우 | 2 | [6 empty] | 102.8 | 12-3 | 0 | 189.6 | A |  | 1629 | 1 | 0.21 | 1565 | 1.55 | 70 | 28 | 245 | 4:05 | 16 | 17 | 0 | 37 |  | 45.35 | 0 | 0 | N2 | 2022-03-11 03:23 | 2022-03-11 03:54 | 31 | 2022-03-11 03:02 | 52 |  |  |  |  | Y | [7 empty] | 3 | 4.5 | 0 | 18.53 | [23 empty] | 0 | 0 | A | [9 empty] | 1731 | 0 | 549 | 48 | 0 | 0 | 0 | 848 | 0 | 0 | 0 | 0 | 190 | 12 |  |  | 4
2022-03-10 | A70152 | 1 | 저탄소 | SCM420HT |  | Al 탈산 | B | 33 | 28 | 53900 | 73.48 | B | B | B |  | 1 | 1 |  | 1540 | 1543 | 6500 |  |  | 6500 | 65.72 | 13 | 98901 | 1616 |  | Y | 41 | 35 | [7 empty] | 김형철 | 2 | [6 empty] | 109.55 | 13-9 | 0 | 237.25 | A |  | 1616 | 3 | 0.17 | 1583 | 1.03 | 73 | 30 | 277 | 4:37 | 18 | 18 | 105 | 0 |  | 0 |  | 600 | N2 | 2022-03-11 03:48 | 2022-03-11 04:32 | 44 | 2022-03-11 03:47 | 46 |  |  |  |  | N |  |  |  | Y | [5 empty] | 0 | 213.36 | [23 empty] | 2.58 | 0 | A | [9 empty] | 1505 | 234 | 0 | 24 | 0 | 224 | 0 | 500 | 0 | 399 | 0 | 0 | 0 | 11
2022-03-10 | B69533 | 2 | 중탄소 | AE4140MR |  | Si 탈산 | B | 31 | 56 | 51550 | 92.85 | B | B |  | B | 1 |  | 1 | 1540 | 1518 | 8200 |  |  | 8200 | 80.76 | 12 | 101532 | 1631 |  | Y | 44 | 39 | [7 empty] | 임승우 | 2 | [6 empty] | 103.95 | 12-7 | 0 | 196.87 | A |  | 1626 | 1 | 0.23 | 1563 | 1.56 | 68 | 25 | 248 | 4:08 | 16 | 17 | 0 | 38 |  | 43.56 | 0 | 0 | N2 | 2022-03-11 04:16 | 2022-03-11 04:54 | 38 | 2022-03-11 03:59 | 55 |  |  |  |  | Y | [7 empty] | 2 | 4 | 0 | 19.96 | [23 empty] | 0 | 0 | A | [9 empty] | 1616 | 0 | 479 | 22 | 0 | 0 | 0 | 554 | 0 | 0 | 0 | 0 | 133 | 5 |  |  | 3
2022-03-10 | A70153 | 1 | 저탄소 | SCM420HT |  | Al 탈산 | B | 37 | 17 | 53600 | 76.45 | B | B | B |  | 1 | 1 |  | 1540 | 1543 | 6300 |  |  | 6300 | 60.43 | 13 | 104261 | 1616 |  | Y | 42 | 32 | [7 empty] | 김형철 | 2 | [6 empty] | 104.6 | 13-6 | 0 | 172.44 | A |  | 1616 | 3 | 0.17 | 1580 | 1.06 | 70 | 29 | 247 | 4:07 | 18 | 18 | 106 | 0 |  | 0 |  | 600 | N2 | 2022-03-11 05:03 | 2022-03-11 05:35 | 31 | 2022-03-11 05:02 | 33 |  |  |  |  | N |  |  |  | Y | [5 empty] | 0 | 227.38 | [23 empty] | 4.16 | 0 | A | [9 empty] | 1399 | 178 | 0 | 43 | 0 | 178 | 0 | 695 | 0 | 503 | 0 | 0 | 33 | 10
2022-03-10 | B69534 | 2 | 중탄소 | AE4140MR |  | Si 탈산 | B | 18 | 65 | 49600 | 105.1 | B | B |  | B | 1 |  | 1 | 1540 | 1516 | 9800 |  |  | 9800 | 96.52 | 12 | 101532 | 1632 |  | Y | 56 | 47 |  |  | B69531 | 05 |  |  |  | 임승우 | 2 |  |  | Y |  |  |  | 110.6 | 13-1 | 66.89 | 85.57 | A |  | 1636 | 1 | 0.22 | 1574 | 1.59 | 79 | 41 | 252 | 4:12 | 16 | 16 | 0 | 39 |  | 53.68 | 0 | 0 | N2 | 2022-03-11 05:36 | 2022-03-11 05:53 | 17 | 2022-03-11 05:18 | 34 |  |  |  |  | Y | [8 empty] | 4 | 0 | 22.17 | [23 empty] | 0 | 0 | A | [9 empty] | 1783 | 0 | 531 | 32 | 0 | 0 | 0 | 551 | 0 | 0 | 0 | 0 | 132 | 19 |  |  | 3
2022-03-10 | A70154 | 1 | 저탄소 | SCM420HT | TUNDISH교체전 | Al 탈산 | B | 32 | 6 | 54900 | 72.85 | B | B | D |  | 1 | 1 |  | 1540 | 1549 | 6800 |  |  | 6800 | 61.64 | 14 | 110324 | 1618 |  | Y | 42 | 37 | [7 empty] | 김형철 | 2 | [6 empty] | 107.15 | 14-2 | 0 | 157.88 | A |  | 1618 | 3 | 0.15 | 1582 | 1.16 | 72 | 31 | 238 | 3:58 | 18 | 19 | 107 | 0 |  | 0 |  | 600 | N2 | 2022-03-11 06:03 | 2022-03-11 06:42 | 39 | 2022-03-11 06:03 | 39 |  |  |  |  | N |  |  |  | Y | [5 empty] | 0 | 207.13 | [23 empty] | 5.45 | 0 | A | [9 empty] | 1348 | 267 | 0 | 9 | 0 | 213 | 0 | 868 | 0 | 646 | 0 | 0 | 66 | 17
2022-03-10 | B69535 | 2 | 중탄소 | AE4140MR | 연주종료 | Si 탈산 | B | 11 | 67 | 51200 | 103.57 | B | B |  | D | 1 |  | 1 | 1540 | 1520 | 9900 |  |  | 9900 | 89.16 | 14 | 111041 | 1619 |  | Y | 55 | 48 |  |  | B69532 | 05 |  |  |  | 임승우 | 2 |  |  | Y |  | Y |  | 105.9 | 12-6 | 0 | 188.92 | A |  | 1632 | 1 | 0.26 | 1573 | 1.46 | 78 | 0 | 264 | 4:24 | 16 | 17 | 0 | 40 |  | 119.3 | 0 | 0 | N2 | 2022-03-11 06:41 | 2022-03-12 04:12 | 1291 | 2022-03-11 06:27 | 1305 |  |  |  |  | Y | [7 empty] | 2 | 3.5 | 0 | 25.31 | [23 empty] | 0 | 0 | A | [9 empty] | 1733 | 0 | 515 | 51 | 0 | 0 | 0 | 799 | 0 | 0 | 0 | 0 | 160 | 10 |  |  | 3
2022-03-10 | A70155 | 1 | 중탄소 | AE4140W |  | Al 탈산 | I | 16 | 37 | 53800 | 111.68 | B | D | D |  | 1 | 1 |  | 1545 | 1589 | 7600 |  |  | 7600 | 87.46 | 10 | 86900 | 1647 |  | INGOT | 69 | 37 | [7 empty] | 김형철 | [7 empty] | 97.95 | 12-5 | 275.95 | 0 | A |  | 1631 | 3 | 0.17 | 1585 | 1.12 | 90 |  | 269 | 4:29 | 20 | 20 | 108 | 0 |  | 0 |  | 800 | AR | 2022-03-11 07:47 |  | 32 | 2022-03-11 07:44 | [5 empty] | Y |  |  |  | Y | [5 empty] | 180.53 | 106.14 | [18 empty] | 1.3 |  |  |  |  | 0.06 | 0 | A | [9 empty] | 1259 | 0 | 768 | 23 | 0 | 150 | 0 | 1113 | 0 | 551 | 0 | 0 | 253 | 20
2022-03-11 | B69536 | 2 | 저탄소 | SUM32F | TUNDISH교체 | Si 탈산 | B | 19 | 71 | 50000 | 83.2 | D | D |  | D | 1 |  | 1 | 1555 | 1581 | 6900 |  |  | 6900 | 74.14 | 11 | 93071 | 1658 |  | Y | 44 | 34 | [7 empty] | 김규완 | 2 |  |  | Y |  | Y |  | 112 | 13-1 | 0 | 146.96 | A |  | 1654 | 1 | 0.34 | 1597 | 1.62 | 82 | 31 | 296 | 4:56 | 8 | 10 | 0 | 41 |  | 47.9 | 0 | 0 | N2 | 2022-03-11 07:26 | 2022-03-11 08:16 | 50 | 2022-03-11 07:15 | 60 |  |  |  |  | N | [8 empty] | 3.2 | 0 | 9.25 | [23 empty] | 0 | 0 | A | [9 empty] | 0 | 0 | 316 | 130 | 0 | 0 | 0 | 398 | 0 | 0 | 0 | 0 | 0 | 21 |  |  |  |  | 1
2022-03-11 | B69537 | 2 | 저탄소 | SUM32F |  | Si 탈산 | B | 31 | 57 | 51500 | 98.25 | D | D |  | D | 1 |  | 1 | 1555 | 1555 | 7800 |  |  | 7800 | 83.81 | 11 | 93071 | 1636 |  | Y | 57 | 43 | [7 empty] | 김규완 | 2 |  |  |  |  | Y |  | 92.1 | 11-5 | 0 | 235.17 | A |  | 1637 | 1 | 0.41 | 1590 | 1.34 | 75 | 35 | 278 | 4:38 | 8 | 9 | 0 | 42 |  | 54.47 | 0 | 0 | N2 | 2022-03-11 08:39 | 2022-03-11 09:31 | 52 | 2022-03-11 08:32 | 59 |  |  |  |  | N | [8 empty] | 5 | 0 | 10.19 | [23 empty] | 0 | 0 | A | [9 empty] | 0 | 0 | 1131 | 71 | 0 | 0 | 0 | 503 | 0 | 0 | 0 | 0 | 0 | 5
2022-03-11 | B69538 | 2 | 저탄소 | SUM32F |  | Si 탈산 | B | 18 | 66 | 49450 | 74.62 | D | D |  | D | 1 |  | 1 | 1555 | 1553 | 6600 |  |  | 6600 | 65 | 12 | 101532 | 1632 |  | Y | 39 | 35 | [7 empty] | 김규완 | 2 |  |  |  |  | Y |  | 106.9 | 12-8 | 0 | 191.07 | A |  | 1624 | 1 | 0 | 1585 | 1.15 | 70 | 26 | 275 | 4:35 | 8 | 9 | 0 | 43 |  | 49.33 | 0 | 0 | N2 | 2022-03-11 09:43 | 2022-03-11 10:34 | 50 | 2022-03-11 09:34 | 60 |  |  |  |  | N | [8 empty] | 4.5 | 0 | 8.49 | [23 empty] | 0 | 0 | A | [9 empty] | 0 | 0 | 739 | 43 | 0 | 0 | 0 | 502 | 0 | 0 | 0 | 0 | 0 | 0
2022-03-11 | B69539 | 2 | 저탄소 | SUM32F |  | Si 탈산 | B | 11 | 68 | 51300 | 92.57 | D | D |  | D | 1 |  | 1 | 1555 | 1544 | 7800 |  |  | 7800 | 76.82 | 12 | 101532 | 1644 |  | Y | 52 | 47 | A70155(AE4140W) #1전기로 출강량 많아 잉곳 주입 후 잔강 11톤 받음 |  | A70155 | 11 |  |  |  | 김규완 | 2 |  | Y |  |  |  |  | 106.9 | 12-7 | 0 | 155.95 | A |  | 1630 | 1 | 0.42 | 1586 | 1.26 | 71 | 29 | 274 | 4:34 | 8 | 10 | 0 | 44 | 80 | 53.43 | 0 | 0 | N2 | 2022-03-11 10:58 | 2022-03-11 11:41 | 42 | 2022-03-11 10:49 | 52 |  |  |  |  | N | [8 empty] | 4.5 | 0 | 10.08 | [23 empty] | 0 | 0 | A | [9 empty] | 0 | 0 | 809 | 29 | 0 | 0 | 0 | 506 | 0 | 0 | 0 | 0 | 0 | 0
2022-03-11 | B69540 | 2 | 저탄소 | SUM32F |  | Si 탈산 | B | 19 | 72 | 49200 | 92.1 | D | D |  | D | 1 |  | 1 | 1555 | 1535 | 8400 |  |  | 8400 | 90.25 | 11 | 93071 | 1637 |  | Y | 56 | 42 | [7 empty] | 김규완 | 2 |  |  |  |  | Y |  | 98.1 | 11-8 | 0 | 188.97 | A |  | 1634 | 1 | 0.39 | 1585 | 1.5 | 70 | 33 | 259 | 4:19 | 8 | 10 | 0 | 45 |  | 101.61 | 0 | 0 | N2 | 2022-03-11 12:04 | 2022-03-11 12:48 | 44 | 2022-03-11 11:56 | 52 |  |  |  |  | N | [8 empty] | 4.5 | 0 | 15.6 | [23 empty] | 0 | 0 | A | [9 empty] | 0 | 0 | 974 | 32 | 0 | 0 | 0 | 503 | 0 | 0 | 0 | 0 | 0 | 0
2022-03-11 | B69541 | 2 | 저탄소 | SUM32F |  | Si 탈산 | B | 31 | 58 | 50700 | 71.45 | D | D |  | D | 1 |  | 1 | 1555 | 1545 | 6700 |  |  | 6700 | 60.91 | 13 | 109993 | 1639 | 370 | Y | 36 | 34 | [7 empty] | 김규완 | 2 |  |  |  |  | Y |  |  |  | 0 | 135.3 | A |  | 1637 | 1 | 0.42 | 1585 | 1.58 | 70 | 32 | 275 | 4:35 | 8 | 9 | 0 | 46 |  | 59.3 | 0 | 0 | N2 | 2022-03-11 13:13 | 2022-03-11 13:56 | 43 | 2022-03-11 13:05 | 51 |  |  |  |  | N | [8 empty] | 4.5 | 0 | 9.45 | [23 empty] | 0 | 0 | A | [9 empty] | 0 | 0 | 1222 | 30 | 0 | 0 | 0 | 505 | 0 | 0 | 0 | 0 | 0 | 0
2022-03-11 | B69542 | 2 | 저탄소 | SUM32F |  | Si 탈산 | B | 18 | 67 | 49250 | 72.95 | D | D |  | A | 1 |  | 1 | 1555 | 1555 | 6300 |  |  | 6300 | 62.05 | 12 | 101532 | 1647 |  | Y | 39 | 32 | [7 empty] | 김규완 | 2 | [8 empty] | 0 | 181.91 | A |  | 1630 | 1 | 0.42 | 1590 | 1.43 | 75 | 32 | 213 | 3:33 | 8 | 8 | 0 | 47 |  | 46.8 | 0 | 0 | N2 | 2022-03-11 14:21 | 2022-03-11 15:01 | 40 | 2022-03-11 14:10 | 51 |  |  |  |  | N | [8 empty] | 4.5 | 0 | 7.22 | [23 empty] | 0 | 0 | A | [9 empty] | 0 | 0 | 1179 | 48 | 0 | 0 | 0 | 508 | 0 | 0 | 0 | 0 | 0 | 8
2022-03-11 | B69543 | 2 | 저탄소 | SUM32F | 잔강최소화전 | Si 탈산 | B | 11 | 69 | 49800 | 82.9 | A | A |  | A | 1 |  | 1 | 1555 | 1574 | 6300 |  |  | 6300 | 61.55 | 13 | 102351 | 1654 |  | Y | 42 | 32 | [7 empty] | 박용우 | 2 | [8 empty] | 0 | 108.98 | A |  | 1632 | 1 | 0.42 | 1589 | 1.41 | 74 | 32 | 234 | 3:54 | 8 | 9 | 0 | 48 |  | 47.3 | 0 | 0 | N2 | 2022-03-11 15:31 | 2022-03-11 16:09 | 38 | 2022-03-11 15:19 | 51 |  |  |  |  | N | [8 empty] | 4.5 | 0 | 9.04 | [23 empty] | 0 | 0 | A | [9 empty] | 0 | 0 | 628 | 24 | 0 | 0 | 0 | 500 | 0 | 0 | 0 | 0 | 0 | 11
2022-03-11 | B69544 | 2 | 중탄소 | SM45CB | 잔강최소화 | Si 탈산 | B | 36 | 68 | 50900 | 91.85 | A | A |  | A | 1 |  | 1 | 1540 | 1551 | 7600 |  |  | 7600 | 77.57 | 12 | 97980 | 1639 |  | Y | 44 | 39 | [7 empty] | 박용우 | 2 | [8 empty] | 0 | 196.25 | A |  | 1642 | 1 | 0.33 | 1575 | 1.63 | 82 | 23 | 338 | 5:38 | 14 | 14 | 0 | 49 |  | 49.05 | 0 | 0 | N2 | 2022-03-11 16:50 | 2022-03-11 17:35 | 44 | 2022-03-11 16:33 | 61 |  |  |  |  | N | [7 empty] | 4 | 4.5 | 0 | 16.99 | 중보수 래들 | [19 empty] | 1.16 |  |  | 0 | 0 | A | [9 empty] | 0 | 0 | 99 | 0 | 0 | 177 | 0 | 952 | 0 | 466 | 0 | 0 | 294 | 0 |  |  | 9
2022-03-11 | B69545 | 2 | 중탄소 | SM45CB |  | Si 탈산 | B | 19 | 73 | 49200 | 83.05 | A | A |  | A | 1 |  | 1 | 1540 | 1539 | 6600 |  |  | 6600 | 68.48 | 13 | 96383 | 1612 |  | Y | 42 | 38 | [7 empty] | 박용우 | 2 | [6 empty] | 99.8 | 11-10 | 0 | 257.74 | A |  | 1621 | 1 | 0.28 | 1564 | 1.63 | 71 | 28 | 304 | 5:04 | 14 | 18 | 0 | 50 |  | 51.82 | 0 | 0 | N2 | 2022-03-11 17:54 | 2022-03-11 18:34 | 40 | 2022-03-11 17:47 | 47 |  |  |  |  | N | [8 empty] | 4.5 | 0 | 23.32 | [23 empty] | 0 | 0 | A | [9 empty] | 0 | 0 | 207 | 17 | 0 | 160 | 0 | 505 | 0 | 260 | 0 | 0 | 0 | 0 |  |  | 6
2022-03-11 | B69546 | 2 | 중탄소 | SM45CB |  | Si 탈산 | B | 18 | 68 | 48650 | 75.77 | A | A |  | A | 1 |  | 1 | 1540 | 1551 | 5000 |  |  | 5000 | 52.6 | 11 | 95062 | 1624 |  | Y | 40 | 29 | [7 empty] | 박용우 | 2 | [8 empty] | 0 | 216.48 | A |  | 1617 | 1 | 0.29 | 1555 | 2.19 | 62 | 30 | 293 | 4:53 | 14 | 14 | 0 | 51 |  | 47.92 | 0 | 0 | N2 | 2022-03-11 18:50 | 2022-03-11 19:39 | 49 | 2022-03-11 18:39 | 59 |  |  |  |  | N | [8 empty] | 4.5 | 0 | 16.29 | [23 empty] | 0 | 0 | A | [9 empty] | 0 | 0 | 166 | 22 | 0 | 42 | 0 | 574 | 0 | 208 | 0 | 0 | 80 | 14 |  |  | 6
2022-03-11 | B69547 | 2 | 중탄소 | SM45CB |  | Si 탈산 | B | 11 | 70 | 50100 | 109.68 | A | A |  | A | 1 |  | 1 | 1540 | 1522 | 8100 |  |  | 8100 | 52.07 | 18 | 155556 | 1641 |  | Y | 57 | 41 | P %오버 우려로 슬래그 제거후 작업하였으나 P % 0.31 오버로 B69548과 30톤 반탕함 | [6 empty] | 박용우 | 2 |  |  |  |  | Y |  | 94.5 | 11-5 | 0 | 196.41 | A |  | 1600 | 1 | 0.31 | 1552 | 1.02 | 59 | 5 | 302 | 5:02 | 14 | 14 | 0 | 52 |  | 51.46 | 0 | 0 | N2 | 2022-03-11 20:28 | 2022-03-11 20:49 | 21 | 2022-03-11 20:22 | 28 |  |  |  |  | N | [8 empty] | 5 | 0 | 14.49 | [23 empty] | 0 | 0 | A | [9 empty] | 0 | 0 | 0 | 98 | 0 | 33 | 0 | 1276 | 0 | 419 | 0 | 0 | 333 | 80
2022-03-11 | B69548 | 2 | 중탄소 | SM45C |  | Si 탈산 | B | 36 | 69 | 51600 | 88.02 | A | A |  | A | 1 |  | 1 | 1540 | 1567 | 4900 |  |  | 4900 | 123.85 | 5 | 39565 | 1627 |  | Y | 48 | 28 | [7 empty] | 박용우 | 2 |  |  |  |  | Y |  | 102.2 | 12-3 | 0 | 152.32 | A |  | 1597 | 1 | 0.23 | 1564 | 0.84 | 71 | 33 | 318 | 5:18 | 15 | 15 | 0 | 53 |  | 36.76 | 0 | 0 | N2 | 2022-03-11 21:14 | 2022-03-11 21:49 | 35 | 2022-03-11 21:05 | 44 | [14 empty] | 0 | 14.73 | [23 empty] | 0 | 0 | A | [9 empty] | 0 | 0 | 130 | 16 | 0 | 104 | 0 | 860 | 0 | 419 | 0 | 0 | 167 | 6 |  |  | 6
2022-03-11 | B69549 | 2 | 중탄소 | SM45C |  | Si 탈산 | B | 19 | 74 | 49400 | 108.15 | A | A |  | C | 1 |  | 1 | 1540 | 1508 | 7500 |  |  | 7500 | 78.98 | 12 | 94956 | 1607 |  | Y | 50 | 42 | [7 empty] | 박용우 | 2 | [6 empty] | 95.9 | 11-6 | 0 | 163.82 | A |  | 1607 | 1 | 0.31 | 1556 | 1.3 | 63 | 33 | 301 | 5:01 | 15 | 16 | 0 | 54 |  | 54.37 | 0 | 0 | N2 | 2022-03-11 22:49 | 2022-03-11 22:55 | 6 | 2022-03-11 22:23 | 32 | [14 empty] | 0 | 12.96 | [23 empty] | 0.01 | 0.01 | A | [9 empty] | 0 | 0 | 162 | 20 | 0 | 32 | 0 | 500 | 0 | 211 | 0 | 0 | 52 | 0
2022-03-11 | B69550 | 2 | 중탄소 | SM45C | TUNDISH교체전 | Si 탈산 | B | 18 | 69 | 48650 | 78.12 | C | C |  | C | 1 |  | 1 | 1540 | 1550 | 5600 |  |  | 5600 | 62.7 | 11 | 89319 | 1599 |  | Y | 41 | 34 | [7 empty] | 추창도 | 2 |  |  |  |  | Y |  |  |  | 0 | 205.91 | A |  | 1607 | 1 | 0.31 | 1554 | 1.5 | 61 | 29 | 300 | 5:00 | 15 | 17 | 0 | 55 |  | 40.58 | 0 | 0 | N2 | 2022-03-11 23:27 | 2022-03-11 23:58 | 31 | 2022-03-11 23:19 | 39 | [14 empty] | 0 | 10.58 | [23 empty] | 0 | 0 | A | [9 empty] | 0 | 0 | 0 | 20 | 0 | 34 | 0 | 499 | 0 | 208 | 0 | 0 | 53 | 32
2022-03-11 | B69551 | 2 | 중탄소 | AE15B38M | TUNDISH교체 | Al 탈산 | B | 11 | 71 | 50100 | 99.15 | C | C |  | C | 1 |  | 1 | 1540 | 1538 | 8600 |  |  | 8600 | 92.4 | 11 | 93071 | 1669 |  | Y | 44 | 41 | [7 empty] | 추창도 | 2 |  |  |  |  | Y |  | 103.1 | 12-3 | 172.81 | 0 | A |  | 1664 | 1 | 0.36 | 1588 | 1.67 | 91 | 43 | 329 | 5:29 | 13 | 20 | 0 | 56 |  | 60.18 | 0 | 0 | AR | 2022-03-12 01:02 | 2022-03-12 01:28 | 26 | 2022-03-12 00:44 | 44 |  |  |  |  | Y | [9 empty] | 15.88 | 0 | [16 empty] | 0.9 |  |  | 1.78 |  |  |  | 0 | 0 | A | [9 empty] | 152 | 0 | 0 | 31 | 0 | 235 | 0 | 506 | 0 | 258 | 0 | 0 | 43 | 15 |  |  | 9 |  | 1
2022-03-11 | B69552 | 2 | 중탄소 | AE15B38M |  | Al 탈산 | B | 36 | 70 | 51000 | 77.23 | C | C |  | C | 1 |  | 1 | 1540 | 1584 | 5000 |  |  | 5000 | 53.72 | 11 | 93071 | 1635 |  | Y | 42 | 28 | [7 empty] | 추창도 | 2 |  |  |  |  | Y |  |  |  | 171.68 | 0 | A |  | 1626 | 1 | 0.36 | 1569 | 2.04 | 72 | 33 | 266 | 4:26 | 13 | 14 | 0 | 57 |  | 50.34 | 0 | 0 | AR | 2022-03-12 01:45 | 2022-03-12 02:32 | 47 | 2022-03-12 01:33 | 59 | [14 empty] | 9.65 | 0 | [23 empty] | 0 | 0 | A | [9 empty] | 21 | 0 | 208 | 13 | 0 | 255 | 0 | 630 | 0 | 335 | 0 | 0 | 0 | 44 |  |  | 4
2022-03-11 | B69553 | 2 | 중탄소 | AE15B38M |  | Al 탈산 | B | 19 | 75 | 49500 | 112.78 | C | C |  | C | 1 |  | 1 | 1540 | 1554 | 6100 |  |  | 6100 | 60.08 | 12 | 101532 | 1613 | 358 | Y | 43 | 34 | [7 empty] | 추창도 | 2 |  |  |  |  | Y |  | 98 | 11-7 | 247.9 | 0 | A |  | 1635 | 1 | 0.36 | 1572 | 1.69 | 75 | 30 | 260 | 4:20 | 13 | 15 | 0 | 58 |  | 49.26 | 0 | 0 | AR | 2022-03-12 03:16 | 2022-03-12 03:40 | 25 | 2022-03-12 02:38 | 63 | [12 empty] | 7 |  | 11.6 | 0 | [23 empty] | 0.02 | 0.02 | A | [9 empty] | 89 | 0 | 0 | 0 | 0 | 241 | 0 | 665 | 0 | 367 | 0 | 0 | 0 | 38 |  |  | 4
2022-03-11 | B69554 | 2 | 중탄소 | AE15B38M |  | Al 탈산 | B | 18 | 70 | 49200 | 108.12 | C | C |  | C | 1 |  | 1 | 1540 | 1555 | 6200 |  |  | 6200 | 61.06 | 12 | 101532 | 1614 |  | Y | 48 | 34 | [7 empty] | 추창도 | 2 |  |  |  |  | Y |  | 99.7 | 11-10 | 229.97 | 0 | A |  | 1627 | 1 | 0.31 | 1563 | 1.34 | 66 | 33 | 241 | 4:01 | 13 | 15 | 0 | 59 |  | 38.66 | 0 | 0 | AR | 2022-03-12 04:13 | 2022-03-12 04:47 | 34 | 2022-03-12 03:47 | 60 |  |  |  |  | Y | [7 empty] | 5 |  | 10.9 | 0 | [23 empty] | 0 | 0 | A | [9 empty] | 37 | 0 | 230 | 0 | 0 | 243 | 0 | 508 | 0 | 259 | 0 | 0 | 37 | 12
2022-03-11 | B69555 | 2 | 중탄소 | AE15B38M |  | Al 탈산 | B | 11 | 72 | 49500 | 93.17 | C | C |  | C | 1 |  | 1 | 1540 | 1535 | 6100 |  |  | 6100 | 65.54 | 11 | 93071 | 1630 |  | Y | 42 | 33 | [7 empty] | 추창도 | 2 |  |  |  |  | Y |  |  |  | 223.1 | 0 | A |  | 1630 | 1 | 0.35 | 1564 | 1.75 | 67 | 34 | 251 | 4:11 | 13 | 15 | 0 | 60 |  | 50.85 | 0 | 0 | AR | 2022-03-12 05:22 | 2022-03-12 05:54 | 32 | 2022-03-12 05:02 | 52 | [12 empty] | 4 |  | 14.01 | 0 | [23 empty] | 0 | 0 | A | [9 empty] | 80 | 0 | 164 | 0 | 0 | 229 | 0 | 686 | 0 | 390 | 0 | 0 | 0 | 19 |  |  | 4
2022-03-11 | B69556 | 2 | 중탄소 | AE15B38M |  | Al 탈산 | B | 36 | 71 | 50800 | 98.38 | C | C |  | D | 1 |  | 1 | 1540 | 1576 | 5700 |  |  | 5700 | 61.24 | 11 | 93071 | 1630 |  | Y | 43 | 32 | [15 empty] | 105.8 | 12-6 | 187.49 | 0 | A |  | 1629 | 1 | 0.37 | 1576 | 0 | 79 | 41 | 228 | 3:48 | 13 | 14 | 0 | 61 |  | 29.53 | 0 | 0 | AR | 2022-03-12 06:40 | 2022-03-12 06:54 | 14 | 2022-03-12 06:20 | 34 |  |  |  |  | Y | [8 empty] | 4 | 14.54 | 0 | [23 empty] | 0 | 0 | B | [9 empty] | 101 | 0 | 261 | 0 | 0 | 222 | 0 | 509 | 0 | 384 | 0 | 0 | 0 | 104
2022-03-12 | B69557 | 2 | 중탄소 | AE15B38M |  | Al 탈산 | B | 19 | 76 | 49300 | 86.3 | D | D |  | D | 1 |  | 1 | 1540 | 1565 | 5100 |  |  | 5100 | 60.28 | 10 | 84610 | 1618 |  | Y | 36 | 30 | [7 empty] | 김규완 | 2 |  |  |  |  | Y |  | 89.3 | 10-9 | 102.91 | 0 | A |  | 1627 | 1 | 0.35 | 1565 | 1.68 | 68 | 37 | 358 | 5:58 | 13 | 14 | 0 | 62 |  | 49.56 | 0 | 0 | AR | 2022-03-12 07:37 | 2022-03-12 07:59 | 22 | 2022-03-12 07:18 | 41 |  |  |  |  | Y | [8 empty] | 5.5 | 13.23 | 0 | [23 empty] | 0 | 0 | A | [9 empty] | 101 | 0 | 976 | 21 | 0 | 185 | 0 | 810 | 0 | 260 | 0 | 0 | 0 | 13
2022-03-12 | A70156 | 1 | 고탄소 | SPS7 | 연주시작 | Al 탈산 | B | 16 | 38 | 52100 | 218.4 | D | D | D |  | 1 | 1 |  | 1520 | 1555 | 8500 |  |  | 8500 | 86.08 | 12 | 98750 | 1644 |  | Y | 178 | 47 | [6 empty] | 래들 가열상태 불량 | 김덕진 | 2 | [6 empty] | 96.05 | 12-2 | 305.28 | 0 | A |  | 1638 | 3 | 0.16 | 1575 | 1.85 | 94 | 30 | 283 | 4:43 | 16 | 20 | 1 | 0 |  | 0 |  | 350 | AR | 2022-03-12 07:44 | 2022-03-12 08:40 | 59 | 2022-03-12 07:41 | 62 | [14 empty] | 93.45 | 21.06 | [19 empty] | 2.02 |  |  |  | 0.59 | 0 | A | [9 empty] | 1267 | 23 | 889 | 0 | 0 | 137 | 0 | 920 | 0 | 521 | 0 | 0 | 151 | 12 |  |  | 8 |  | 1
2022-03-12 | B69558 | 2 | 중탄소 | AE15B38M | TUNDISH교체전 | Al 탈산 | B | 18 | 71 | 48850 | 85.45 | D | D |  | D | 1 |  | 1 | 1540 | 1534 | 6200 |  |  | 6200 | 58.14 | 14 | 106633 | 1624 |  | Y | 39 | 35 | [7 empty] | 김규완 | 2 |  |  |  |  | Y |  | 92.85 | 11-3 | 93.9 | 0 | A |  | 1626 | 1 | 0.34 | 1578 | 0 | 81 | 46 | 186 | 3:06 | 13 | 14 | 0 | 63 |  | 39.46 | 0 | 0 | AR | 2022-03-12 08:34 | 2022-03-12 08:56 | 23 | 2022-03-12 08:16 | 40 |  |  |  |  | Y | [8 empty] | 5 | 10.23 | 0 | [23 empty] | 0 | 0 | B | [9 empty] | 0 | 0 | 342 | 0 | 0 | 221 | 0 | 711 | 0 | 259 | 0 | 0 | 0 | 3
2022-03-12 | A70157 | 1 | 고탄소 | SPS7 |  | Al 탈산 | B | 32 | 7 | 54800 | 97.68 | D | D | D |  | 1 | 1 |  | 1520 | 1572 | 6700 |  |  | 6700 | 79.19 | 10 | 84610 | 1617 |  | Y | 66 | 42 | [7 empty] | 김덕진 | 2 |  |  |  |  | Y |  | 91.65 | 12-4 | 241.06 | 0 | A |  | 1607 | 3 | 0.16 | 1572 | 1.13 | 91 | 33 | 235 | 3:55 | 16 | 16 | 2 | 0 |  | 0 |  | 350 | AR | 2022-03-12 09:09 | 2022-03-12 09:43 | 34 | 2022-03-12 09:09 | 34 |  |  |  |  | N |  |  |  | Y | [5 empty] | 71.71 | 61.29 | [23 empty] | 1.75 | 0 | A | [9 empty] | 1071 | 0 | 124 | 0 | 0 | 165 | 0 | 496 | 0 | 296 | 0 | 0 | 74 | 22
2022-03-12 | B69559 | 2 | 저탄소 | LF2M2 | TUNDISH교체 | Al 탈산 | B | 11 | 73 | 49750 | 94.68 | D | D |  | D | 1 |  | 1 | 1555 | 1535 | 8800 |  |  | 8800 | 95.97 | 12 | 91694 | 1648 |  | Y | 48 | 41 | [7 empty] | 김규완 | 2 |  |  |  |  | Y |  | 99.75 | 11-10 | 116.61 | 0 | A |  | 1664 | 1 | 0.33 | 1598 | 0 | 85 | 36 | 220 | 3:40 | 18 | 21 | 0 | 64 | 100 | 96.1 | 0 | 0 | AR | 2022-03-12 09:44 | 2022-03-12 10:23 | 40 | 2022-03-12 09:35 | 48 |  |  |  |  | N | [8 empty] | 4.6 | 24.13 | 0 | [19 empty] | 2.3 |  |  |  | 0 | 0 | A | [9 empty] | 0 | 0 | 0 | 1142 | 0 | 198 | 0 | 907 | 0 | 258 | 0 | 0 | 49 | 0 |  |  | 9 |  | 1
2022-03-12 | A70158 | 1 | 고탄소 | SPS7 |  | Al 탈산 | B | 37 | 18 | 53400 | 70.8 | D | D | D |  | 1 | 1 |  | 1520 | 1517 | 6400 |  |  | 6400 | 63.03 | 12 | 101532 | 1582 | 356 | Y | 41 | 31 | [7 empty] | 김덕진 | 2 | [6 empty] | 93.65 | 12-4 | 199.99 | 0 | A |  | 1582 | 3 | 0.15 | 1556 | 0.87 | 75 | 22 | 251 | 4:11 | 16 | 16 | 3 | 0 |  | 0 |  | 350 | AR | 2022-03-12 10:25 | 2022-03-12 10:50 | 25 | 2022-03-12 10:24 | 25 |  |  |  |  | N |  |  |  | Y | [5 empty] | 78.52 | 43.53 | [23 empty] | 3.3 | 0 | A | [9 empty] | 1128 | 33 | 209 | 0 | 0 | 172 | 0 | 658 | 0 | 296 | 0 | 0 | 72 | 17
2022-03-12 | B69560 | 2 | 저탄소 | LF2M2 |  | Al 탈산 | B | 36 | 72 | 50900 | 88.5 | D | D |  | D | 1 |  | 1 | 1555 | 1551 | 6500 |  |  | 6500 | 68.45 | 12 | 94956 | 1635 |  | Y | 43 | 33 | [7 empty] | 김규완 | 2 |  |  |  |  | Y |  | 98.5 | 11-8 | 125.2 | 0 | A |  | 1627 | 1 | 0.24 | 1627 | 0 | 114 | 27 | 172 | 2:52 | 18 | 19 | 0 | 65 |  | 39.32 | 0 | 0 | AR | 2022-03-12 10:52 | 2022-03-12 11:26 | 34 | 2022-03-12 10:44 | 42 |  |  |  |  | N | [8 empty] | 4.3 | 11.83 | 0 | [23 empty] | 0 | 0 | A | [9 empty] | 0 | 0 | 1121 | 39 | 0 | 200 | 0 | 864 | 0 | 258 | 0 | 0 | 0 | 16
2022-03-12 | A70159 | 1 | 고탄소 | SPS7 |  | Al 탈산 | B | 33 | 29 | 53600 | 71.83 | D | D | D |  | 1 | 1 |  | 1520 | 1523 | 7000 |  |  | 7000 | 82.73 | 10 | 84610 | 1612 |  | Y | 44 | 35 | [7 empty] | 김덕진 | 2 | [6 empty] | 92.6 | 12-1 | 281.09 | 0 | A |  | 1612 | 3 | 0.15 | 1564 | 1.78 | 83 | 22 | 228 | 3:48 | 16 | 17 | 4 | 0 |  | 0 |  | 350 | AR | 2022-03-12 11:33 | 2022-03-12 12:03 | 31 | 2022-03-12 11:32 | 31 |  |  |  |  | N |  |  |  | Y | [5 empty] | 74 | 35.88 | [23 empty] | 4.68 | 0 | A | [9 empty] | 1153 | 0 | 225 | 0 | 0 | 197 | 0 | 895 | 0 | 404 | 0 | 0 | 75 | 8
2022-03-12 | B69561 | 2 | 저탄소 | LF2M2 |  | Al 탈산 | B | 19 | 77 | 48900 | 78.2 | D | D |  | D | 1 |  | 1 | 1555 | 1567 | 6300 |  |  | 6300 | 65.64 | 12 | 95972 | 1632 |  | Y | 35 | 33 | [7 empty] | 김규완 | 2 |  |  |  |  | Y |  | 96.3 | 11-6 | 130.78 | 0 | A |  | 1636 | 1 | 0.25 | 1636 | 0 | 123 | 24 | 188 | 3:08 | 18 | 19 | 0 | 66 | 45 | 44.7 | 0 | 0 | AR | 2022-03-12 11:40 | 2022-03-12 12:24 | 44 | 2022-03-12 11:33 | 52 |  |  |  |  | N | [8 empty] | 5 | 12.38 | 0 | [23 empty] | 0 | 0 | A | [9 empty] | 0 | 0 | 898 | 22 | 0 | 195 | 0 | 709 | 0 | 259 | 0 | 0 | 0 | 19
2022-03-12 | B69562 | 2 | 저탄소 | LF2M2 |  | Al 탈산 | B | 18 | 72 | 48700 | 83.9 | D | D |  | D | 1 |  | 1 | 1555 | 1556 | 6200 |  |  | 6200 | 64.6 | 12 | 95968 | 1639 |  | Y | 39 | 36 | [7 empty] | 김규완 | 2 |  |  |  |  | Y |  | 96.4 | 11-6 | 127.53 | 0 | A |  | 1627 | 1 | 0.28 | 1627 | 0 | 114 | 23 | 182 | 3:02 | 18 | 19 | 0 | 67 |  | 40.52 | 0 | 0 | AR | 2022-03-12 12:47 | 2022-03-12 13:23 | 37 | 2022-03-12 12:36 | 47 |  |  |  |  | N | [8 empty] | 5 | 11.16 | 0 | [23 empty] | 0 | 0 | A | [9 empty] | 0 | 0 | 1094 | 37 | 0 | 192 | 0 | 810 | 0 | 258 | 0 | 0 | 0 | 29
2022-03-12 | A70160 | 1 | 고탄소 | SPS7 |  | Al 탈산 | B | 16 | 39 | 52100 | 70.07 | D | D | D |  | 1 | 1 |  | 1520 | 1553 | 5200 |  |  | 5200 | 51.22 | 12 | 101532 | 1595 |  | Y | 41 | 25 | [7 empty] | 김덕진 | 2 |  |  |  |  | Y |  | 96.4 | 12-3 | 231.92 | 0 | A |  | 1595 | 3 | 0.16 | 1549 | 1.59 | 68 | 16 | 225 | 3:45 | 16 | 16 | 5 | 0 |  | 0 |  | 350 | AR | 2022-03-12 12:45 | 2022-03-12 13:17 | 33 | 2022-03-12 12:45 | 33 |  |  |  |  | N |  |  |  | Y | [5 empty] | 72.82 | 48.43 | [23 empty] | 6.16 | 0 | A | [9 empty] | 1211 | 0 | 936 | 0 | 0 | 183 | 0 | 988 | 0 | 696 | 0 | 0 | 0 | 23
2022-03-12 | B69563 | 2 | 저탄소 | LF2M2 |  | Al 탈산 | B | 11 | 74 | 49900 | 86.57 | D | D |  | D | 1 |  | 1 | 1555 | 1553 | 6500 |  |  | 6500 | 64.99 | 14 | 100022 | 1643 |  | Y | 40 | 36 | [7 empty] | 김규완 | 2 |  |  |  |  | Y |  | 106.3 | 12-5 | 189.15 | 0 | A |  | 1638 | 1 | 0.25 | 1575 | 1.58 | 62 | 29 | 208 | 3:28 | 18 | 20 | 0 | 68 |  | 36.07 | 0 | 0 | AR | 2022-03-12 13:51 | 2022-03-12 14:21 | 31 | 2022-03-12 13:42 | 40 |  |  |  |  | N | [8 empty] | 4.5 | 11.38 | 0 | [23 empty] | 0 | 0 | A | [9 empty] | 0 | 0 | 1141 | 47 | 0 | 204 | 0 | 805 | 0 | 256 | 0 | 0 | 0 | 0 |  |  | 6
2022-03-12 | A70161 | 1 | 고탄소 | SPS7 |  | Al 탈산 | B | 32 | 8 | 54500 | 67.75 | D | D | D |  | 1 | 1 |  | 1520 | 1571 | 4300 |  |  | 4300 | 42.35 | 12 | 101532 | 1593 |  | Y | 40 | 21 | [7 empty] | 김덕진 | 2 |  |  |  |  | Y |  | 96.65 | 12-10 | 129.8 | 0 | A |  | 1593 | 3 | 0.16 | 1546 | 1.81 | 65 | 12 | 221 | 3:41 | 16 | 16 | 6 | 0 |  | 0 |  | 350 | AR | 2022-03-12 13:47 | 2022-03-12 14:35 | 47 | 2022-03-12 13:46 | 48 |  |  |  |  | N |  |  |  | Y | [5 empty] | 71.48 | 34.09 | [23 empty] | 7.49 | 0 | A | [9 empty] | 1177 | 45 | 177 | 0 | 0 | 153 | 0 | 494 | 0 | 354 | 0 | 0 | 75 | 50
2022-03-12 | A70162 | 1 | 고탄소 | SPS7 |  | Al 탈산 | B | 37 | 19 | 53200 | 72.68 | D | A | A |  | 1 | 1 |  | 1520 | 1537 | 6100 |  |  | 6100 | 60.08 | 12 | 101532 | 1616 |  | Y | 44 | 32 | [7 empty] | 김덕진 | 2 | [6 empty] | 95.25 | 12-5 | 208.46 | 0 | A |  | 1616 | 3 | 0.17 | 1571 | 1.67 | 90 | 35 | 236 | 3:56 | 16 | 16 | 7 | 0 |  | 0 |  | 400 | AR | 2022-03-12 14:54 | 2022-03-12 15:35 | 41 | 2022-03-12 14:52 | 43 |  |  |  |  | N |  |  |  | Y | [5 empty] | 67.88 | 36.14 | [23 empty] | 0 | 0 | A | [9 empty] | 1158 | 34 | 901 | 0 | 0 | 186 | 0 | 592 | 0 | 297 | 0 | 0 | 68 | 46
2022-03-12 | B69564 | 2 | 저탄소 | LF2M2 |  | Al 탈산 | B | 36 | 73 | 51000 | 76.22 | D | A |  | A | 1 |  | 1 | 1555 | 1545 | 5800 |  |  | 5800 | 55.2 | 14 | 105073 | 1644 | 359 | Y | 42 | 29 | [7 empty] | 김규완 | 2 |  |  |  |  | Y |  |  |  | 148.28 | 0 | A |  | 1626 | 1 | 0.25 | 1574 | 1.79 | 61 | 23 | 182 | 3:02 | 18 | 18 | 0 | 69 |  | 37.23 | 0 | 0 | AR | 2022-03-12 15:01 | 2022-03-12 15:28 | 26 | 2022-03-12 14:55 | 33 |  |  |  |  | N | [8 empty] | 4.5 | 9.65 | 0 | [23 empty] | 0 | 0 | B | [9 empty] | 56 | 0 | 605 | 57 | 0 | 278 | 0 | 504 | 0 | 259 | 0 | 0 | 0 | 5 |  |  | 6
2022-03-12 | B69565 | 2 | 저탄소 | LF2M2 |  | Al 탈산 | B | 19 | 78 | 49100 | 77.2 | A | A | A |  | 1 | 1 |  | 1555 | 1547 | 6000 |  |  | 6000 | 61.77 | 12 | 97140 | 1636 |  | Y | 41 | 31 | [7 empty] | 박용우 | 2 | [6 empty] | 102.2 | 12-1 | 155.9 | 0 | A |  | 1608 | 3 | 0.16 | 1580 | 0.82 | 67 | 25 | 220 | 3:40 | 18 | 18 | 8 | 0 |  | 0 |  | 400 | AR | 2022-03-12 16:06 | 2022-03-12 16:47 | 41 | 2022-03-12 16:04 | 43 | [14 empty] | 69.41 | 69.62 | [23 empty] | 5.52 | 0 | A | [9 empty] | 0 | 0 | 727 | 0 | 0 | 198 | 0 | 609 | 0 | 257 | 0 | 0 | 0 | 11
2022-03-12 | A70163 | 1 | 고탄소 | SPS7 | TUNDISH교체전 | Al 탈산 | B | 33 | 30 | 53600 | 86 | A | A |  | A | 1 |  | 1 | 1520 | 1545 | 7600 |  |  | 7600 | 105.29 | 10 | 72181 | 1610 |  | Y | 43 | 39 | [7 empty] | 정용태 | 3 | [6 empty] | 96.35 | 12-4 | 270.64 | 0 | A |  | 1628 | 1 | 0.26 | 1560 | 0 | 79 | 41 | 226 | 3:46 | 16 | 16 | 0 | 70 |  | 38.23 | 0 | 0 | AR | 2022-03-12 16:21 | 2022-03-12 16:39 | 18 | 2022-03-12 16:11 | 28 |  |  |  |  | N | [8 empty] | 5 | 14.69 | 0 | 가열 미흡 | [22 empty] | 0 | 0 | A | [9 empty] | 1189 | 0 | 903 | 43 | 0 | 221 | 0 | 694 | 0 | 400 | 0 | 0 | 136 | 24 |  |  | 6
2022-03-12 | B69566 | 2 | 저탄소 | LF2M2 |  | Al 탈산 | B | 18 | 73 | 48850 | 80.62 | A | A |  | A | 1 |  | 1 | 1555 | 1528 | 6800 |  |  | 6800 | 72.74 | 12 | 93480 | 1643 |  | Y | 41 | 34 | [7 empty] | 박용우 | 2 | [8 empty] | 156.25 | 0 | A |  | 1629 | 1 | 0.26 | 1572 | 0 | 59 | 22 | 200 | 3:20 | 18 | 18 | 0 | 71 |  | 38.05 | 0 | 0 | AR | 2022-03-12 17:15 | 2022-03-12 17:53 | 39 | 2022-03-12 17:05 | 48 |  |  |  |  | N | [8 empty] | 4.5 | 15.83 | 0 | [23 empty] | 0 | 0 | A | [9 empty] | 70 | 0 | 907 | 9 | 0 | 256 | 0 | 576 | 0 | 258 | 0 | 0 | 54 | 0
2022-03-12 | A70164 | 1 | 고탄소 | STB2 | TUNDISH교체 | Al 탈산 | B | 16 | 40 | 52600 | 94.17 | A | A | A |  | 1 | 1 |  | 1520 | 1555 | 7700 |  |  | 7700 | 91.01 | 10 | 84610 | 1601 |  | Y | 51 | 45 | [7 empty] | 정용태 | 2 | [6 empty] | 96.9 | 12-3 | 0 | 0 | A |  | 1606 | 3 | 0.17 | 1560 | 1.1 | 104 | 33 | 236 | 3:56 | 25 | 25 | 9 | 0 |  | 0 |  | 700 | AR | 2022-03-12 17:30 | 2022-03-12 18:06 | 39 | 2022-03-12 17:29 | 40 |  |  |  |  | Y |  |  |  | Y | [5 empty] | 156.62 | 70.4 | [19 empty] | 1.7 |  |  |  | 7.31 | 0 | B | [9 empty] | 0 | 0 | 222 | 0 | 0 | 130 | 0 | 1542 | 0 | 801 | 0 | 0 | 340 | 0 |  |  |  |  | 1
2022-03-12 | A70165 | 1 | 고탄소 | STB2 |  | Al 탈산 | B | 32 | 9 | 54000 | 87.58 | A | A | A |  | 1 | 1 |  | 1520 | 1543 | 5300 |  |  | 5300 | 39.22 | 16 | 135152 | 1570 |  | Y | 41 | 30 | [7 empty] | 정용태 | 2 | [6 empty] | 96.45 | 12-9 | 193.19 | 0 | A |  | 1570 | 3 | 0.15 | 1520 | 1.11 | 64 | 27 | 219 | 3:39 | 25 | 25 | 10 | 0 |  | 0 |  | 400 | AR | 2022-03-12 18:26 | 2022-03-12 19:08 | 42 | 2022-03-12 18:24 | 44 |  |  |  |  | Y |  |  |  | Y | [5 empty] | 103.29 | 90.45 | [20 empty] | 1.11 |  |  | 0.04 | 0 | A | [9 empty] | 0 | 28 | 233 | 0 | 0 | 130 | 0 | 693 | 0 | 596 | 0 | 0 | 117 | 71
2022-03-12 | B69567 | 2 | 저탄소 | LF2M2 | TUNDISH교체전 | Al 탈산 | B | 11 | 75 | 54800 | 90.5 | A | A |  | A | 1 |  | 1 | 1555 | 1533 | 6900 |  |  | 6900 | 66.09 | 14 | 104396 | 1651 |  | Y | 43 | 35 | [7 empty] | 박용우 | 2 | [8 empty] | 157.39 | 0 | A |  | 1635 | 1 | 0.3 | 1577 | 1.39 | 64 | 30 | 268 | 4:28 | 18 | 18 | 0 | 72 |  | 41.17 | 0 | 0 | AR | 2022-03-12 18:32 | 2022-03-12 18:58 | 26 | 2022-03-12 18:22 | 36 |  |  |  |  | N | [8 empty] | 5 | 15.27 | 0 | [23 empty] | 0 | 0 | A | [9 empty] | 22 | 0 | 894 | 16 | 0 | 252 | 0 | 507 | 0 | 259 | 0 | 0 | 0 | 8 |  |  | 4
2022-03-12 | B69568 | 2 | 중탄소 | SCM440HF | TUNDISH교체 | Al 탈산 | B | 36 | 74 | 51050 | 94.42 | A | A |  | A | 1 |  | 1 | 1540 | 1535 | 8200 |  |  | 8200 | 83.6 | 14 | 98086 | 1663 |  | Y | 46 | 41 | [7 empty] | 박용우 | 2 |  |  |  |  | Y |  | 103.55 | 12-3 | 263.1 | 0 | A |  | 1653 | 1 | 0.28 | 1583 | 1.5 | 90 | 50 | 213 | 3:33 | 18 | 20 | 0 | 73 |  | 43.7 | 0 | 0 | AR | 2022-03-12 19:39 | 2022-03-12 20:31 | 52 | 2022-03-12 19:26 | 64 |  |  |  |  | N | [8 empty] | 4.5 | 13.17 | 0 | [16 empty] | 0.8 |  |  | 1.9 | 1.39 |  |  | 0 | 0 | A | [9 empty] | 1363 | 0 | 170 | 20 | 0 | 160 | 0 | 507 | 0 | 258 | 0 | 0 | 35 | 0 |  |  | 9 |  | 1
2022-03-12 | A70166 | 1 | 고탄소 | P-STB2 | 유사강종연연주 | Al 탈산 | B | 37 | 20 | 53200 | 91.47 | A | A | A |  | 1 | 1 |  | 1520 | 1533 | 6700 |  |  | 6700 | 197.97 | 4 | 33844 | 1563 | 355 | Y | 47 | 39 | [7 empty] | 정용태 | 2 | [6 empty] | 100.45 | 13-1 | 232.42 | 0 | A |  | 1563 | 3 | 0.16 | 1522 | 0.98 | 66 | 23 | 255 | 4:15 | 25 | 25 | 11 | 0 |  | 0 |  | 400 | AR | 2022-03-12 19:44 | 2022-03-12 20:08 | 24 | 2022-03-12 19:41 | 26 |  |  |  |  | Y |  |  |  | Y | [5 empty] | 117.63 | 72.43 | [20 empty] | 1.02 |  |  | 0.03 | 0 | A |  |  | 7.846 | 25.308 | 53.788 | 0.162 | 6.855 | 2.125 | 1773.63 | 0 | 19 | 198 | 0 | 0 | 126 | 0 | 796 | 0 | 650 | 0 | 0 | 166 | 39
2022-03-12 | B69569 | 2 | 중탄소 | SCM440HF |  | Al 탈산 | B | 19 | 79 | 49350 | 83.57 | A | A |  | A | 1 |  | 1 | 1540 | 1540 | 6800 |  |  | 6800 | 73.2 | 13 | 92896 | 1640 |  | Y | 42 | 35 | [7 empty] | 박용우 | 2 | [8 empty] | 295.77 | 0 | A |  | 1612 | 1 | 0.26 | 1561 | 1.31 | 68 | 35 | 190 | 3:10 | 18 | 18 | 0 | 74 |  | 66.3 | 0 | 0 | AR | 2022-03-12 20:42 | 2022-03-12 21:36 | 54 | 2022-03-12 20:32 | 64 |  |  |  |  | N | [8 empty] | 5 | 19.47 | 0 | [20 empty] | 1.34 |  |  | 0 | 0 | A | [9 empty] | 1289 | 0 | 108 | 11 | 0 | 166 | 0 | 666 | 0 | 259 | 0 | 0 | 73 | 6 |  |  | 6
2022-03-12 | A70167 | 1 | 고탄소 | P-STB2 |  | Al 탈산 | B | 33 | 31 | 53600 | 79.83 | A | A | A |  | 1 | 1 |  | 1520 | 1538 | 5900 |  |  | 5900 | 58.11 | 12 | 101532 | 1566 |  | Y | 42 | 34 | [7 empty] | 정용태 | 2 |  |  | Y |  |  |  | 104.35 | 13-3 | 268.65 | 0 | A |  | 1566 | 3 | 0.16 | 1526 | 1.03 | 70 | 23 | 244 | 4:04 | 25 | 25 | 12 | 0 |  | 0 |  | 400 | AR | 2022-03-12 20:38 | 2022-03-12 21:09 | 30 | 2022-03-12 20:38 | 31 |  |  |  |  | Y |  |  |  | Y | [5 empty] | 0.13 | 0 | [20 empty] | 1.145 |  |  | 1.21 | 0 | A |  |  | 9.97 | 22.79 | 54.572 | 0.145 | 5.473 | 2.394 | 1729.21 | 0 | 0 | 234 | 0 | 0 | 126 | 0 | 845 | 0 | 596 | 0 | 0 | 146 | 20
2022-03-12 | B69570 | 2 | 중탄소 | SCM440HF |  | Al 탈산 | B | 18 | 74 | 49250 | 115.53 | A | A |  | A | 1 |  | 1 | 1540 | 1522 | 7400 |  |  | 7400 | 79.03 | 11 | 93632 | 1624 |  | Y | 44 | 37 | [7 empty] | 박용우 | 2 | [8 empty] | 190.16 | 0 | A |  | 1622 | 1 | 0.25 | 1550 | 1.62 | 57 | 27 | 191 | 3:11 | 18 | 18 | 0 | 75 |  | 45.54 | 0 | 0 | AR | 2022-03-12 22:13 | 2022-03-12 22:41 | 28 | 2022-03-12 21:34 | 66 |  |  |  |  | N | [7 empty] | 13 | 5 | 16.41 | 0 | [20 empty] | 1.09 |  |  | 0 | 0 | A | [9 empty] | 1288 | 0 | 153 | 17 | 0 | 159 | 0 | 509 | 0 | 259 | 0 | 0 | 62 | 11
2022-03-12 | A70168 | 1 | 고탄소 | P-STB2 |  | Al 탈산 | B | 16 | 41 | 52300 | 81 | A | A | A |  | 1 | 1 |  | 1520 | 1538 | 6300 |  |  | 6300 | 62.05 | 12 | 101532 | 1560 |  | Y | 41 | 37 | [7 empty] | 정용태 | 2 |  | Y |  |  |  |  | 103.9 | 12-10 | 229.65 | 0 | A |  | 1560 | 3 | 0.15 | 1515 | 1.15 | 59 | 24 | 236 | 3:56 | 25 | 25 | 13 | 0 |  | 0 |  | 400 | AR | 2022-03-12 21:50 | 2022-03-12 22:14 | 23 | 2022-03-12 21:49 | 24 |  |  |  |  | Y |  |  |  | Y | [5 empty] | 117.89 | 56.68 | [20 empty] | 1.238 |  |  | 2.8 | 0 | A |  |  | 9.998 | 22.67 | 54.592 | 0.144 | 5.46 | 2.408 | 1818.57 | 0 | 33 | 204 | 10 | 0 | 130 | 0 | 987 | 0 | 750 | 0 | 0 | 187 | 54
2022-03-12 | B69571 | 2 | 중탄소 | SCM440HF | 잔강최소화전 | Al 탈산 | B | 11 | 76 | 50250 | 114.95 | A | C |  | C | 1 |  | 1 | 1540 | 1526 | 7900 |  |  | 7900 | 84.68 | 14 | 93289 | 1639 |  | Y | 57 | 40 | [7 empty] | 박용우 | 2 |  |  |  |  | Y |  | 100.65 | 11-10 | 296.22 | 0 | A |  | 1626 | 1 | 0.28 | 1564 | 1.35 | 71 | 34 | 241 | 4:01 | 18 | 19 | 0 | 76 |  | 60.59 | 0 | 0 | AR | 2022-03-12 23:12 | 2022-03-12 23:45 | 33 | 2022-03-12 22:54 | 51 | [12 empty] | 7 |  | 15.81 | 0 | [20 empty] | 0.64 |  |  | 0 | 0 | A | [9 empty] | 1230 | 0 | 101 | 41 | 0 | 163 | 0 | 513 | 0 | 367 | 0 | 0 | 48 | 49
2022-03-12 | A70169 | 1 | 고탄소 | P-STB2 |  | Al 탈산 | B | 32 | 10 | 54100 | 80.08 | A | C | C |  | 1 | 1 |  | 1520 | 1539 | 5800 |  |  | 5800 | 57.12 | 12 | 101532 | 1554 |  | Y | 40 | 33 | [7 empty] | 정용태 | 2 |  | Y |  |  |  |  | 104.35 | 13-8 | 274.53 | 0 | A |  | 1556 | 3 | 0.15 | 1521 | 0.92 | 65 | 20 | 226 | 3:46 | 25 | 25 | 14 | 0 |  | 0 |  | 400 | AR | 2022-03-12 22:49 | 2022-03-12 23:26 | 37 | 2022-03-12 22:47 | 39 |  |  |  |  | Y |  |  |  | Y | [5 empty] | 117.96 | 48.91 | [20 empty] | 0.976 |  |  | 0.05 | 0 | A |  |  | 7.432 | 26.269 | 52.947 | 0.16 | 7.124 | 2.015 | 1670.26 | 0 | 0 | 254 | 0 | 0 | 126 | 0 | 747 | 0 | 550 | 0 | 0 | 97 | 67
2022-03-12 | A70170 | 1 | 고탄소 | P-STB2 |  | Al 탈산 | B | 37 | 21 | 52400 | 77.72 | C | C | C |  | 1 | 1 |  | 1520 | 1542 | 5600 |  |  | 5600 | 55.16 | 12 | 101532 | 1567 |  | Y | 41 | 33 | [7 empty] | 이호남 | 2 |  | Y |  |  |  |  | 103.35 | 13-4 | 314.9 | 0 | A |  | 1564 | 3 | 0.18 | 1526 | 1.09 | 70 | 24 | 313 | 5:13 | 25 | 25 | 15 | 0 |  | 0 |  | 300 | AR | 2022-03-12 23:59 | 2022-03-13 00:44 | 44 | 2022-03-12 23:58 | 45 |  |  |  |  | Y |  |  |  | Y | [5 empty] | 99.75 | 23.32 | [20 empty] | 1.132 |  |  | 3.91 | 0 | A |  |  | 9.217 | 24.399 | 52.319 | 0.217 | 5.676 | 2.144 | 1596.77 | 0 | 61 | 289 | 28 | 0 | 128 | 0 | 750 | 0 | 555 | 0 | 0 | 94 | 44
2022-03-12 | B69572 | 2 | 중탄소 | AE4145MA | 잔강최소화 | Al 탈산 | B | 36 | 75 | 50650 | 106.52 | C | C |  | C | 1 |  | 1 | 1540 | 1527 | 8600 |  |  | 8600 | 86.14 | 14 | 99832 | 1623 | 362 | Y | 53 | 43 | [7 empty] | 추창도 | 2 |  |  |  |  | Y |  | 108.15 | 12-7 | 268.28 | 0 | A |  | 1621 | 1 | 0.25 | 1556 | 1.53 | 69 | 33 | 265 | 4:25 | 20 | 21 | 0 | 77 | 50 | 50.83 | 0 | 0 | AR | 2022-03-13 00:39 | 2022-03-13 01:05 | 26 | 2022-03-13 00:23 | 42 | [12 empty] | 3 |  | 15.06 | 0 | [20 empty] | 0.64 |  |  | 0 | 0 | A | [9 empty] | 1736 | 10 | 737 | 36 | 0 | 288 | 0 | 816 | 0 | 363 | 0 | 0 | 80 | 44 |  |  | 17
2022-03-12 | A70171 | 1 | 고탄소 | STB2 | 유사강종연연주 | Al 탈산 | B | 33 | 32 | 53400 | 77.78 | C | C | C |  | 1 | 1 |  | 1520 | 1561 | 5500 |  |  | 5500 | 54.17 | 12 | 101532 | 1580 |  | Y | 40 | 32 | [7 empty] | 이호남 | 2 |  | Y |  |  |  |  | 102.1 | 12-10 | 280.18 | 0 | A |  | 1580 | 3 | 0.15 | 1540 | 1.08 | 84 | 22 | 259 | 4:19 | 25 | 25 | 16 | 0 |  | 0 |  | 350 | AR | 2022-03-13 01:01 | 2022-03-13 02:01 | 60 | 2022-03-13 01:00 | 61 |  |  |  |  | Y |  |  |  | Y | [5 empty] | 104.44 | 41.45 | [20 empty] | 1.204 |  |  | 12.03 | 0 | A | [9 empty] | 0 | 55 | 287 | 0 | 0 | 127 | 0 | 747 | 0 | 556 | 0 | 0 | 97 | 40
2022-03-12 | B69573 | 2 | 중탄소 | AE4145MA |  | Al 탈산 | B | 19 | 80 | 49100 | 116.13 | C | C |  | C | 1 |  | 1 | 1540 | 1547 | 8200 |  |  | 8200 | 78.71 | 14 | 104176 | 1610 |  | Y | 47 | 42 | [7 empty] | 추창도 | 2 |  |  |  |  | Y |  | 106.6 | 12-5 | 238.09 | 0 | A |  | 1611 | 1 | 0.28 | 1541 | 1.4 | 54 | 26 | 253 | 4:13 | 20 | 22 | 0 | 78 |  | 41.58 | 0 | 0 | AR | 2022-03-13 01:57 | 2022-03-13 02:12 | 15 | 2022-03-13 01:30 | 43 | [14 empty] | 13.6 | 0 | [20 empty] | 0.69 |  |  | 0 | 0 | A | [9 empty] | 1703 | 0 | 658 | 23 | 0 | 253 | 0 | 815 | 0 | 364 | 0 | 0 | 56 | 20 |  |  | 15
2022-03-12 | A70172 | 1 | 고탄소 | STB2 |  | Al 탈산 | B | 16 | 42 | 52200 | 113.27 | C | C | C |  | 1 | 1 |  | 1520 | 1535 | 6500 |  |  | 6500 | 64.02 | 12 | 101532 | 1569 |  | Y | 74 | 38 | [7 empty] | 이호남 | 2 |  |  | Y |  |  |  | 103.15 | 12-9 | 420.28 | 0 | A |  | 1567 | 3 | 0.15 | 1529 | 1 | 73 | 34 | 255 | 4:15 | 25 | 25 | 17 | 0 |  | 0 |  | 400 | AR | 2022-03-13 02:39 | 2022-03-13 03:15 | 37 | 2022-03-13 02:38 | 37 |  |  |  |  | Y |  |  |  | Y | [5 empty] | 104.39 | 48.55 | [20 empty] | 1.241 |  |  | 16.6 | 0 | A | [9 empty] | 0 | 41 | 284 | 0 | 0 | 128 | 0 | 750 | 0 | 556 | 0 | 0 | 97 | 65
2022-03-12 | B69574 | 2 | 중탄소 | AE4145MA |  | Al 탈산 | B | 18 | 75 | 48900 | 110.82 | C | C |  | C | 1 |  | 1 | 1540 | 1538 | 7900 |  |  | 7900 | 83.9 | 12 | 94158 | 1617 |  | Y | 44 | 39 | [7 empty] | 추창도 | 2 |  |  |  |  | Y |  | 108.9 | 12-8 | 235.38 | 0 | A |  | 1609 | 1 | 0.25 | 1539 | 1.43 | 52 | 21 | 309 | 5:09 | 20 | 21 | 0 | 79 |  | 40.52 | 0 | 0 | AR | 2022-03-13 03:03 | 2022-03-13 03:26 | 23 | 2022-03-13 02:36 | 50 | [12 empty] | 12 |  | 13.18 | 0 | [20 empty] | 0.8 |  |  | 0.02 | 0.02 | A | [9 empty] | 1768 | 0 | 843 | 41 | 0 | 282 | 0 | 808 | 0 | 363 | 0 | 0 | 54 | 34 |  |  | 17
2022-03-12 | B69575 | 2 | 중탄소 | AE4145MA | TUNDISH교체전 | Al 탈산 | B | 11 | 77 | 49800 | 134.85 | C | C |  | C | 1 |  | 1 | 1540 | 1564 | 7400 |  |  | 7400 | 74 | 14 | 99994 | 1626 |  | Y | 47 | 40 | [7 empty] | 추창도 | 2 |  |  |  |  | Y |  | 108.1 | 12-7 | 293.16 | 0 | A |  | 1620 | 1 | 0.27 | 1544 | 1.4 | 57 | 24 | 338 | 5:38 | 20 | 22 | 0 | 80 |  | 40.75 | 0 | 0 | AR | 2022-03-13 04:27 | 2022-03-13 04:38 | 11 | 2022-03-13 03:41 | 57 |  |  |  |  | N | [7 empty] | 4 |  | 14.2 | 0 | [20 empty] | 0.69 |  |  | 0 | 0 | A | [9 empty] | 1761 | 0 | 732 | 76 | 0 | 347 | 0 | 813 | 0 | 367 | 0 | 0 | 53 | 44
2022-03-12 | A70173 | 1 | 고탄소 | STB2 |  | Al 탈산 | B | 32 | 11 | 53900 | 76.33 | C | C | C |  | 1 | 1 |  | 1520 | 1546 | 5500 |  |  | 5500 | 65 | 10 | 84610 | 1551 |  | Y | 41 | 33 | [7 empty] | 이호남 | 2 |  | Y |  |  |  |  | 102 | 13-5 | 225.53 | 0 | A |  | 1551 | 3 | 0.15 | 1511 | 1.14 | 55 | 29 | 240 | 4:00 | 25 | 25 | 18 | 0 |  | 0 |  | 300 | AR | 2022-03-13 04:09 | 2022-03-13 04:24 | 15 | 2022-03-13 04:09 | 16 |  |  |  |  | Y |  |  |  | Y | [5 empty] | 97.45 | 32.31 | [20 empty] | 1.246 |  |  | 20.15 | 0 | B | [9 empty] | 0 | 48 | 165 | 13 | 0 | 130 | 0 | 871 | 0 | 678 | 0 | 0 | 162 | 99
2022-03-12 | B69576 | 2 | 중탄소 | SBC70L | TUNDISH교체 | Al 탈산 | B | 36 | 76 | 50650 | 125.13 | C | C |  | C | 1 |  | 1 | 1540 | 1526 | 9500 |  |  | 9500 | 101.84 | 11 | 93280 | 1670 |  | Y | 52 | 45 | [15 empty] | 102.95 | 12-2 | 303.7 | 0 | A |  | 1663 | 1 | 0.32 | 1589 | 1.7 | 91 | 38 | 232 | 3:52 | 20 | 22 | 0 | 81 |  | 53.03 | 0 | 0 | AR | 2022-03-13 05:41 | 2022-03-13 06:14 | 33 | 2022-03-13 05:07 | 68 |  |  |  |  | N | [9 empty] | 15.99 | 0 | [16 empty] | 0.8 |  |  | 1.54 |  |  |  | 0 | 0 | A | [9 empty] | 0 | 0 | 1105 | 70 | 0 | 288 | 0 | 857 | 0 | 366 | 0 | 0 | 77 | 40 |  |  | 9 |  | 1
2022-03-12 | A70174 | 1 | 고탄소 | STB2 |  | Al 탈산 | B | 37 | 22 | 52700 | 78.8 | C | C | C |  | 1 | 1 |  | 1520 | 1539 | 5900 |  |  | 5900 | 58.11 | 12 | 101532 | 1561 |  | Y | 40 | 34 | [7 empty] | 이호남 | 2 |  | Y |  |  |  |  | 101.5 | 13-2 | 227.01 | 0 | A |  | 1561 | 3 | 0.18 | 1523 | 1.03 | 67 | 29 | 298 | 4:58 | 25 | 25 | 19 | 0 |  | 0 |  | 400 | AR | 2022-03-13 05:19 | 2022-03-13 05:37 | 18 | 2022-03-13 05:18 | 19 |  |  |  |  | Y |  |  |  | Y | [5 empty] | 112.48 | 36.4 | [20 empty] | 0.68 |  |  | 22.9 | 0 | B | [9 empty] | 0 | 0 | 121 | 0 | 0 | 147 | 0 | 903 | 0 | 631 | 0 | 0 | 97 | 44
2022-03-12 | B69577 | 2 | 중탄소 | SBC70L |  | Al 탈산 | B | 19 | 81 | 49350 | 96.65 | C | C |  | D | 1 |  | 1 | 1540 | 1562 | 7400 |  |  | 7400 | 79.33 | 11 | 93280 | 1645 |  | Y | 49 | 40 | [15 empty] | 99.55 | 11-8 | 143.57 | 0 | A |  | 1631 | 1 | 0.38 | 1561 | 1.68 | 63 | 27 | 248 | 4:08 | 20 | 21 | 0 | 82 |  | 154.37 | 0 | 0 | AR | 2022-03-13 06:32 | 2022-03-13 07:16 | 44 | 2022-03-13 06:21 | 55 |  |  |  |  | N | [8 empty] | 5 | 40.24 | 0 | [20 empty] | 0.51 |  |  | 0 | 0 | B | [9 empty] | 0 | 0 | 951 | 158 | 0 | 430 | 0 | 1361 | 0 | 416 | 0 | 0 | 112 | 0
2022-03-12 | A70175 | 1 | 고탄소 | STB2 |  | Al 탈산 | B | 33 | 33 | 52900 | 73.77 | C | C | D |  | 1 | 1 |  | 1520 | 1545 | 4900 |  |  | 4900 | 48.26 | 12 | 101532 | 1560 |  | Y | 40 | 29 | [7 empty] | 이호남 | 2 |  | Y |  |  |  |  | 103.35 | 13-1 | 39.46 | 0 | A |  | 1560 | 3 | 0.15 | 1520 | 1.21 | 64 | 26 | 252 | 4:12 | 25 | 25 | 20 | 0 |  | 0 |  | 400 | AR | 2022-03-13 06:28 | 2022-03-13 06:48 | 19 | 2022-03-13 06:28 | 20 |  |  |  |  | Y |  |  |  | Y | [5 empty] | 118.73 | 20.24 | [20 empty] | 0.797 |  |  | 24.43 | 0 | A | [9 empty] | 0 | 0 | 213 | 0 | 0 | 129 | 0 | 750 | 0 | 549 | 0 | 0 | 95 | 49
2022-03-13 | B69578 | 2 | 중탄소 | SBC70L |  | Al 탈산 | B | 18 | 76 | 48950 | 88.88 | D | D |  | D | 1 |  | 1 | 1540 | 1536 | 7300 |  |  | 7300 | 78.26 | 11 | 93280 | 1643 |  | Y | 41 | 38 | [7 empty] | 김규완 | 2 |  |  |  |  | Y |  | 97.95 | 11-7 | 107.31 | 0 | A |  | 1631 | 1 | 0.4 | 1564 | 1.51 | 66 | 31 | 239 | 3:59 | 20 | 21 | 0 | 83 |  | 134.95 | 0 | 0 | AR | 2022-03-13 07:38 | 2022-03-13 08:20 | 42 | 2022-03-13 07:28 | 52 |  |  |  |  | N | [8 empty] | 5 | 33.95 | 0 | [20 empty] | 0.47 |  |  | 0 | 0 | A | [9 empty] | 0 | 0 | 2222 | 7 | 0 | 255 | 0 | 906 | 0 | 206 | 0 | 0 | 0 | 15 |  |  | 4
2022-03-13 | A70176 | 1 | 고탄소 | STB2 |  | Al 탈산 | B | 16 | 43 | 52800 | 75.73 | D | D | D |  | 1 | 1 |  | 1520 | 1567 | 4000 |  |  | 4000 | 47.28 | 10 | 84610 | 1561 |  | Y | 40 | 25 | [7 empty] | 김덕진 | 2 |  | Y |  |  | N |  | 100.85 | 12-6 | 18.17 | 0 | A |  | 1561 | 3 | 0.15 | 1517 | 1.26 | 61 | 24 | 237 | 3:57 | 25 | 27 | 21 | 0 |  | 0 |  | 400 | AR | 2022-03-13 07:34 | 2022-03-13 08:00 | 26 | 2022-03-13 07:34 | 27 |  |  |  |  | Y |  |  |  | Y | [5 empty] | 123.99 | 25.03 | [20 empty] | 0.974 |  |  | 25.85 | 0 | A | [9 empty] | 0 | 12 | 277 | 9 | 0 | 130 | 0 | 498 | 0 | 401 | 0 | 0 | 0 | 47
2022-03-13 | A70177 | 1 | 고탄소 | STB2 |  | Al 탈산 | B | 32 | 12 | 54400 | 76.05 | D | D | D |  | 1 | 1 |  | 1520 | 1554 | 4400 |  |  | 4400 | 43.34 | 12 | 101532 | 1558 |  | Y | 40 | 25 | [7 empty] | 차승주 | 2 |  | Y |  |  |  |  | 100.05 | 13-2 | 189.18 | 0 | A |  | 1558 | 3 | 0.16 | 1514 | 1.22 | 58 | 28 | 219 | 3:39 | 25 | 25 | 22 | 0 |  | 0 |  | 400 | AR | 2022-03-13 08:37 | 2022-03-13 09:10 | 33 | 2022-03-13 08:37 | 33 |  |  |  |  | Y |  |  |  | Y | [5 empty] | 117.49 | 38.07 | [20 empty] | 1.077 |  |  | 27.28 | 0 | A | [9 empty] | 0 | 34 | 262 | 28 | 0 | 129 | 0 | 495 | 0 | 397 | 0 | 0 | 0 | 79
2022-03-13 | B69579 | 2 | 중탄소 | SBC70L |  | Al 탈산 | B | 11 | 78 | 49850 | 93.73 | D | D |  | D | 1 |  | 1 | 1540 | 1564 | 6500 |  |  | 6500 | 69.68 | 11 | 93280 | 1630 |  | Y | 40 | 56 | [7 empty] | 김규완 | 2 |  |  |  |  | Y |  | 98.05 | 11-7 | 70.8 | 0 | A |  | 1628 | 1 | 0.43 | 1556 | 1.51 | 58 | 29 | 194 | 3:14 | 20 | 23 | 0 | 84 | 25 | 237.93 | 0 | 0 | AR | 2022-03-13 08:56 | 2022-03-13 09:23 | 27 | 2022-03-13 08:47 | 35 |  |  |  |  | N | [8 empty] | 5 | 63.41 | 0 | [20 empty] | 0.52 |  |  | 0 | 0 | B | [9 empty] | 0 | 0 | 2062 | 0 | 0 | 215 | 0 | 907 | 0 | 208 | 0 | 0 | 54 | 11
2022-03-13 | A70178 | 1 | 고탄소 | STB2 |  | Al 탈산 | B | 37 | 23 | 52800 | 73 | D | D | D |  | 1 | 1 |  | 1520 | 1533 | 5200 |  |  | 5200 | 61.46 | 10 | 84610 | 1559 |  | Y | 41 | 30 | [7 empty] | 김덕진 | 2 |  | Y |  |  | N |  |  |  | 196.82 | 0 | A |  | 1559 | 3 | 0.15 | 1518 | 1.24 | 62 | 28 | 226 | 3:46 | 25 | 26 | 23 | 0 |  | 0 |  | 350 | AR | 2022-03-13 09:45 | 2022-03-13 10:21 | 36 | 2022-03-13 09:45 | 36 |  |  |  |  | Y |  |  |  | Y | [5 empty] | 108.14 | 14.31 | [20 empty] | 1.055 |  |  | 28.81 | 0 | A | [9 empty] | 0 | 51 | 301 | 32 | 0 | 129 | 0 | 493 | 0 | 401 | 0 | 0 | 0 | 64
2022-03-13 | B69580 | 2 | 중탄소 | SBC70L |  | Al 탈산 | B | 36 | 77 | 50300 | 84.7 | D | D |  | D | 1 |  | 1 | 1540 | 1563 | 6300 |  |  | 6300 | 61.91 | 12 | 101760 | 1624 | 362 | Y | 39 | 34 | [7 empty] | 김규완 | 2 |  |  |  |  | Y |  | 103.3 | 12-2 | 39.88 | 0 | A |  | 1619 | 1 | 0.35 | 1557 | 1.51 | 59 | 31 | 186 | 3:06 | 20 | 21 | 0 | 85 |  | 179.22 | 0 | 0 | AR | 2022-03-13 10:01 | 2022-03-13 10:25 | 24 | 2022-03-13 09:51 | 33 |  |  |  |  | N | [8 empty] | 4.5 | 44.58 | 0 | [20 empty] | 0.57 |  |  | 0 | 0 | A | [9 empty] | 0 | 0 | 2198 | 15 | 0 | 218 | 0 | 802 | 0 | 207 | 0 | 0 | 39 | 8
2022-03-13 | B69581 | 2 | 중탄소 | SBC70L |  | Al 탈산 | B | 19 | 82 | 49300 | 76.4 | D | D |  | D | 1 |  | 1 | 1540 | 1562 | 5800 |  |  | 5800 | 62.18 | 11 | 93280 | 1616 |  | N | 34 | 31 | [7 empty] | 김규완 | 2 | [6 empty] | 105.1 | 12-3 | 87.79 | 0 | A |  | 1612 | 1 | 0.39 | 1555 | 1.58 | 57 | 22 | 208 | 3:28 | 20 | 21 | 0 | 86 |  | 170.04 | 0 | 0 | AR | 2022-03-13 10:56 | 2022-03-13 11:28 | 32 | 2022-03-13 10:49 | 39 |  |  |  |  | N | [8 empty] | 5 | 39.65 | 0 | [20 empty] | 0.68 |  |  | 0 | 0 | A | [9 empty] | 0 | 0 | 2215 | 0 | 0 | 294 | 0 | 707 | 0 | 206 | 0 | 0 | 55 | 5
2022-03-13 | A70179 | 1 | 고탄소 | STB2 |  | Al 탈산 | B | 33 | 34 | 53500 | 75.53 | D | D | D |  | 1 | 1 |  | 1520 | 1534 | 4700 |  |  | 4700 | 46.29 | 12 | 101532 | 1564 |  | Y | 40 | 28 | [7 empty] | 김덕진 | 2 | [6 empty] | 101.85 | 12-9 | 251.21 | 0 | A |  | 1564 | 3 | 0.15 | 1518 | 1.31 | 62 | 23 | 232 | 3:52 | 25 | 25 | 24 | 0 |  | 0 |  | 350 | AR | 2022-03-13 10:56 | 2022-03-13 11:29 | 33 | 2022-03-13 10:55 | 34 |  |  |  |  | Y |  |  |  | Y | [5 empty] | 103.41 | 33.42 | [20 empty] | 1.077 |  |  | 30.43 | 0 | A | [9 empty] | 0 | 35 | 225 | 32 | 0 | 380 | 0 | 1086 | 0 | 401 | 0 | 0 | 73 | 54
2022-03-13 | B69582 | 2 | 중탄소 | SBC70L |  | Al 탈산 | B | 18 | 77 | 47800 | 75.03 | D | D |  | D | 1 |  | 1 | 1540 | 1576 | 5100 |  |  | 5100 | 54.67 | 11 | 93280 | 1613 |  | Y | 30 | 26 | [7 empty] | 김규완 | 2 |  |  |  |  | Y |  | 100.4 | 11-9 | 74.14 | 0 | A |  | 1615 | 1 | 0.37 | 1557 | 1.53 | 59 | 25 | 208 | 3:28 | 20 | 22 | 0 | 87 |  | 103.36 | 0 | 0 | AR | 2022-03-13 11:59 | 2022-03-13 12:28 | 29 | 2022-03-13 11:51 | 37 |  |  |  |  | N | [8 empty] | 5 | 27.61 | 0 | [20 empty] | 0.56 |  |  | 0 | 0 | A | [9 empty] | 0 | 0 | 2171 | 20 | 0 | 223 | 0 | 801 | 0 | 207 | 0 | 0 | 39 | 10
2022-03-13 | A70180 | 1 | 고탄소 | STB2 |  | Al 탈산 | B | 16 | 44 | 52500 | 74.33 | D | D | D |  | 1 | 1 |  | 1520 | 1535 | 5000 |  |  | 5000 | 59.09 | 10 | 84610 | 1559 |  | Y | 41 | 32 | [7 empty] | 김덕진 | 2 |  | Y |  |  | N |  |  |  | 197.24 | 0 | A |  | 1559 | 3 | 0.15 | 1523 | 1.06 | 67 | 26 | 218 | 3:38 | 25 | 25 | 25 | 0 |  | 0 |  | 350 | AR | 2022-03-13 11:58 | 2022-03-13 12:33 | 34 | 2022-03-13 11:58 | 35 |  |  |  |  | Y |  |  |  | Y | [5 empty] | 103.34 | 25.39 | [20 empty] | 1.084 |  |  | 31.82 | 0 | A | [9 empty] | 0 | 0 | 216 | 36 | 0 | 0 | 0 | 0 | 0 | 0 | 0 | 0 | 64 | 40
2022-03-13 | A70181 | 1 | 고탄소 | STB2 |  | Al 탈산 | B | 32 | 13 | 54400 | 73.67 | D | D | D |  | 1 | 1 |  | 1520 | 1570 | 3800 |  |  | 3800 | 37.43 | 12 | 101532 | 1562 |  | Y | 41 | 23 | [7 empty] | 차승주 | 2 |  | Y |  |  | N |  | 102.95 | 13-5 | 204.11 | 0 | A |  | 1562 | 3 | 0.16 | 1522 | 1.21 | 66 | 25 | 261 | 4:21 | 25 | 25 | 26 | 0 |  | 0 |  | 350 | AR | 2022-03-13 12:59 | 2022-03-13 13:35 | 36 | 2022-03-13 12:59 | 36 |  |  |  |  | Y |  |  |  | Y | [5 empty] | 0.12 | 0 | [20 empty] | 0.854 |  |  | 33.19 | 0 | A | [9 empty] | 0 | 0 | 245 | 31 | 0 | 129 | 0 | 496 | 0 | 400 | 0 | 0 | 64 | 81
2022-03-13 | B69583 | 2 | 중탄소 | SBC70L |  | Al 탈산 | B | 11 | 79 | 49300 | 72.73 | D | D |  | D | 1 |  | 1 | 1540 | 1571 | 5300 |  |  | 5300 | 52.08 | 12 | 101760 | 1614 |  | Y | 29 | 26 | [7 empty] | 김규완 | 2 |  |  |  |  | Y |  | 99 | 11-8 | 57.42 | 0 | A |  | 1610 | 1 | 0.32 | 1554 | 1.51 | 56 | 22 | 209 | 3:29 | 20 | 21 | 0 | 88 |  | 104.03 | 0 | 0 | AR | 2022-03-13 13:01 | 2022-03-13 13:32 | 32 | 2022-03-13 12:53 | 39 |  |  |  |  | N | [8 empty] | 4.5 | 25.77 | 0 | [20 empty] | 0.38 |  |  | 0 | 0 | A | [9 empty] | 0 | 0 | 2158 | 25 | 0 | 230 | 0 | 803 | 0 | 209 | 0 | 0 | 38 | 8
2022-03-13 | A70182 | 1 | 고탄소 | STB2 |  | Al 탈산 | B | 37 | 24 | 52800 | 79.42 | D | D | B |  | 1 | 1 |  | 1520 | 1557 | 4700 |  |  | 4700 | 46.24 | 12 | 101634 | 1570 |  | Y | 41 | 28 | [11 empty] | Y |  | N |  | 103.6 | 13-4 | 245.83 | 0 | A |  | 1570 | 3 | 0.16 | 1525 | 1.22 | 69 | 31 | 232 | 3:52 | 25 | 25 | 27 | 0 |  | 0 |  | 370 | AR | 2022-03-13 14:05 | 2022-03-13 14:39 | 34 | 2022-03-13 14:04 | 36 |  |  |  |  | Y |  |  |  | Y | [5 empty] | 110.06 | 42.92 | [20 empty] | 0.915 |  |  | 34.67 | 0 | A | [9 empty] | 0 | 57 | 287 | 0 | 0 | 129 | 0 | 742 | 0 | 598 | 0 | 0 | 148 | 63
2022-03-13 | B69584 | 2 | 중탄소 | SBC70L |  | Al 탈산 | B | 36 | 78 | 50200 | 89.12 | D | D |  | B | 1 |  | 1 | 1540 | 1560 | 6500 |  |  | 6500 | 65.3 | 12 | 99533 | 1624 |  | Y | 38 | 35 | [7 empty] | 김규완 | 2 | [6 empty] | 102.1 | 12-1 | 129.39 | 0 | A |  | 1617 | 1 | 0.28 | 1559 | 1.41 | 61 | 27 | 272 | 4:32 | 20 | 20 | 0 | 89 |  | 55.59 | 0 | 0 | AR | 2022-03-13 14:20 | 2022-03-13 14:39 | 19 | 2022-03-13 14:09 | 30 |  |  |  |  | N | [8 empty] | 4.5 | 18.92 | 0 | [20 empty] | 0.53 |  |  | 0 | 0 | A | [9 empty] | 0 | 0 | 2279 | 31 | 0 | 197 | 0 | 811 | 0 | 209 | 0 | 0 | 57 | 0
2022-03-13 | A70183 | 1 | 고탄소 | STB2 | TUNDISH교체전 | Al 탈산 | B | 33 | 35 | 53700 | 77.88 | D | B | B |  | 1 | 1 |  | 1520 | 1568 | 4000 |  |  | 4000 | 44.48 | 12 | 89926 | 1566 |  | Y | 40 | 24 | [7 empty] | 김덕진 | 2 |  |  | Y |  |  |  | 107.95 | 13-6 | 245.49 | 0 | A |  | 1566 | 3 | 0.15 | 1522 | 1.19 | 66 | 27 | 234 | 3:54 | 25 | 25 | 28 | 0 |  | 0 |  | 370 | AR | 2022-03-13 15:03 | 2022-03-13 15:44 | 40 | 2022-03-13 15:02 | 42 |  |  |  |  | Y |  |  |  | Y | [5 empty] | 108.59 | 44.77 | [20 empty] | 0.792 |  |  | 37.24 | 0 | A | [9 empty] | 0 | 38 | 304 | 0 | 0 | 128 | 0 | 803 | 0 | 610 | 0 | 0 | 15 | 59
2022-03-13 | B69585 | 2 | 중탄소 | SBC70L |  | Al 탈산 | B | 19 | 83 | 49750 | 79.43 | B | B |  | B | 1 |  | 1 | 1540 | 1617 | 4100 |  |  | 4100 | 40.29 | 12 | 101760 | 1631 |  | Y | 42 | 23 | [7 empty] | 김규완 | 2 | [6 empty] | 95.95 | 11-4 | 133.66 | 0 | A |  | 1617 | 1 | 0.27 | 1556 | 1.9 | 58 | 29 | 236 | 3:56 | 20 | 20 | 0 | 90 |  | 51.49 | 0 | 0 | AR | 2022-03-13 15:23 | 2022-03-13 15:47 | 24 | 2022-03-13 15:15 | 32 |  |  |  |  | N | [7 empty] | 1 | 5 | 14.72 | 0 | [20 empty] | 0.61 |  |  | 0 | 0 | B | [9 empty] | 0 | 0 | 1061 | 20 | 0 | 425 | 0 | 1108 | 0 | 209 | 0 | 0 | 69 | 16
2022-03-13 | A70184 | 1 | 중탄소 | 42CRMOS4HM | TUNDISH교체 | Al 탈산 | B | 16 | 45 | 52500 | 88.33 | B | B | B |  | 1 | 1 |  | 1530 | 1542 | 7100 |  |  | 7100 | 69.93 | 12 | 101532 | 1625 |  | Y | 41 | 36 | [7 empty] | 김형철 | 2 |  | Y |  |  |  |  | 100.3 | 12-5 | 244.35 | 0 | A |  | 1631 | 3 | 0.15 | 1585 | 1 | 92 | 30 | 238 | 3:58 | 15 | 20 | 29 | 0 |  | 0 |  | 370 | AR | 2022-03-13 16:25 | 2022-03-13 17:11 | 49 | 2022-03-13 16:22 | 52 |  |  |  |  | Y |  |  |  | Y | [5 empty] | 141.17 | 42.58 | [19 empty] | 1.87 |  |  |  | 0.01 | 0 | A | [9 empty] | 1388 | 20 | 0 | 25 | 0 | 136 | 0 | 494 | 0 | 400 | 0 | 0 | 0 | 28 |  |  |  |  | 1
2022-03-13 | B69586 | 2 | 중탄소 | SBC70L |  | Al 탈산 | B | 18 | 78 | 47950 | 83.12 | B | B |  | B | 1 |  | 1 | 1540 | 1556 | 6100 |  |  | 6100 | 59.94 | 12 | 101760 | 1629 |  | Y | 40 | 32 | [7 empty] | 최남길 | 2 | [8 empty] | 190.57 | 0 | A |  | 1616 | 1 | 0.27 | 1555 | 1.6 | 57 | 30 | 272 | 4:32 | 20 | 21 | 0 | 91 |  | 45.95 | 0 | 0 | AR | 2022-03-13 16:28 | 2022-03-13 16:50 | 22 | 2022-03-13 16:20 | 30 |  |  |  |  | N | [8 empty] | 5 | 14.68 | 0 | [20 empty] | 0.66 |  |  | 0 | 0 | B | [9 empty] | 0 | 0 | 731 | 22 | 0 | 351 | 0 | 809 | 0 | 0 | 0 | 0 | 49 | 0
2022-03-13 | A70185 | 1 | 중탄소 | 42CRMOS4HM |  | Al 탈산 | B | 32 | 14 | 53900 | 76.6 | B | B | B |  | 1 | 1 |  | 1530 | 1515 | 7200 |  |  | 7200 | 70.91 | 12 | 101532 | 1602 |  | Y | 43 | 38 | [7 empty] | 김형철 | 2 |  | Y |  |  |  |  | 102.65 | 13-5 | 199.21 | 0 | A |  | 1609 | 3 | 0.15 | 1574 | 1.09 | 81 | 26 | 226 | 3:46 | 15 | 17 | 30 | 0 |  | 0 |  | 370 | AR | 2022-03-13 17:21 | 2022-03-13 18:15 | 54 | 2022-03-13 17:19 | 56 |  |  |  |  | Y |  |  |  | Y | [5 empty] | 78.82 | 60.3 | [23 empty] | 0.16 | 0 | A | [9 empty] | 1399 | 23 | 206 | 27 | 0 | 130 | 0 | 495 | 0 | 400 | 0 | 0 | 0 | 37 |  |  | 5
2022-03-13 | B69587 | 2 | 중탄소 | SBC70L |  | Al 탈산 | B | 11 | 80 | 49450 | 86.45 | B | B |  | B | 1 |  | 1 | 1540 | 1553 | 6600 |  |  | 6600 | 64.86 | 12 | 101760 | 1625 |  | Y | 40 | 35 | [7 empty] | 최남길 | 2 |  |  |  |  | Y |  | 103.15 | 12-1 | 217 | 0 | A |  | 1621 | 1 | 0.25 | 1559 | 1.59 | 61 | 29 | 239 | 3:59 | 20 | 20 | 0 | 92 |  | 47.22 | 0 | 0 | AR | 2022-03-13 17:40 | 2022-03-13 17:57 | 17 | 2022-03-13 17:32 | 25 |  |  |  |  | N | [8 empty] | 5 | 16.19 | 0 | [20 empty] | 0.52 |  |  | 0 | 0 | A | [9 empty] | 0 | 0 | 1949 | 0 | 0 | 304 | 0 | 804 | 0 | 208 | 0 | 0 | 53 | 16
2022-03-13 | A70186 | 1 | 중탄소 | 42CRMOS4HM |  | Al 탈산 | B | 37 | 25 | 52500 | 82.25 | B | B | B |  | 1 | 1 |  | 1530 | 1549 | 5500 |  |  | 5500 | 65 | 10 | 84610 | 1606 |  | Y | 41 | 33 | [7 empty] | 김형철 | 2 |  | Y |  |  |  |  | 99.4 | 12-9 | 155.15 | 0 | A |  | 1606 | 3 | 0.15 | 1558 | 1.2 | 65 | 24 | 248 | 4:08 | 15 | 15 | 31 | 0 |  | 0 |  | 370 | AR | 2022-03-13 18:34 | 2022-03-13 19:18 | 44 | 2022-03-13 18:32 | 46 |  |  |  |  | Y |  |  |  | Y | [5 empty] | 74.67 | 115.13 | [23 empty] | 0.01 | 0 | A | [9 empty] | 1447 | 28 | 0 | 19 | 0 | 158 | 0 | 493 | 0 | 415 | 0 | 0 | 0 | 32 |  |  | 5
2022-03-13 | B69588 | 2 | 중탄소 | SBC70L |  | Al 탈산 | B | 36 | 79 | 49750 | 84.98 | B | B |  | B | 1 |  | 1 | 1540 | 1554 | 6300 |  |  | 6300 | 61.91 | 12 | 101760 | 1624 |  | Y | 41 | 34 | [7 empty] | 최남길 | 2 |  |  |  |  | Y |  |  |  | 213.16 | 0 | A |  | 1619 | 1 | 0.27 | 1562 | 1.54 | 64 | 31 | 245 | 4:05 | 20 | 20 | 0 | 93 |  | 47.29 | 0 | 0 | AR | 2022-03-13 18:43 | 2022-03-13 19:00 | 17 | 2022-03-13 18:35 | 25 |  |  |  |  | N | [8 empty] | 4 | 15.36 | 0 | [20 empty] | 0.48 |  |  | 0 | 0 | A | [9 empty] | 0 | 0 | 762 | 34 | 0 | 329 | 0 | 597 | 0 | 0 | 0 | 0 | 97 | 5
2022-03-13 | B69589 | 2 | 중탄소 | SBC70L |  | Al 탈산 | B | 19 | 84 | 49500 | 82.17 | B | B |  | B | 1 |  | 1 | 1540 | 1535 | 6300 |  |  | 6300 | 61.91 | 12 | 101760 | 1636 |  | Y | 43 | 30 | [7 empty] | 최남길 | 2 |  |  |  |  | Y |  | 98.1 | 11-6 | 161.52 | 0 | A |  | 1619 | 1 | 0.28 | 1558 | 1.97 | 60 | 28 | 235 | 3:55 | 20 | 20 | 0 | 94 |  | 46.58 | 0 | 0 | AR | 2022-03-13 19:41 | 2022-03-13 20:05 | 24 | 2022-03-13 19:33 | 32 |  |  |  |  | N | [8 empty] | 4.5 | 15.19 | 0 | [23 empty] | 0 | 0 | B | [9 empty] | 0 | 0 | 633 | 0 | 0 | 405 | 0 | 1059 | 0 | 156 | 0 | 0 | 88 | 0
2022-03-13 | A70187 | 1 | 중탄소 | SCM440 | 유사강종연연주 | Al 탈산 | B | 33 | 36 | 53500 | 69.3 | B | B | B |  | 1 | 1 |  | 1530 | 1583 | 4700 |  |  | 4700 | 46.29 | 12 | 101532 | 1598 |  | Y | 41 | 28 | [7 empty] | 김형철 | 2 | [6 empty] | 104.5 | 13-2 | 0 | 223.02 | A |  | 1598 | 3 | 0.15 | 1567 | 1.15 | 71 | 23 | 245 | 4:05 | 13 | 13 | 32 | 0 |  | 0 |  | 400 | N2 | 2022-03-13 19:38 | 2022-03-13 20:20 | 42 | 2022-03-13 19:36 | 44 |  |  |  |  | N |  |  |  | Y | [5 empty] | 0 | 132.64 | [20 empty] | 0.94 |  |  | 0.01 | 0 | A | [9 empty] | 1302 | 18 | 0 | 0 | 0 | 312 | 0 | 863 | 0 | 611 | 0 | 0 | 34 | 40 |  |  | 5
2022-03-13 | B69590 | 2 | 중탄소 | SBC70L |  | Al 탈산 | B | 18 | 79 | 48100 | 81.13 | B | B |  | B | 1 |  | 1 | 1540 | 1574 | 5600 |  |  | 5600 | 55.03 | 12 | 101760 | 1625 |  | Y | 40 | 30 | [7 empty] | 최남길 | 2 |  |  |  |  | Y |  |  |  | 139.06 | 0 | A |  | 1620 | 1 | 0.28 | 1556 | 1.76 | 58 | 30 | 247 | 4:07 | 20 | 20 | 0 | 95 | 50 | 51.95 | 0 | 0 | AR | 2022-03-13 20:45 | 2022-03-13 21:08 | 23 | 2022-03-13 20:37 | 31 |  |  |  |  | N | [8 empty] | 4.3 | 16.5 | 0 | [20 empty] | 0.51 |  |  | 0 | 0 | A | [9 empty] | 0 | 0 | 820 | 35 | 0 | 372 | 0 | 659 | 0 | 159 | 0 | 0 | 70 | 16
2022-03-13 | A70188 | 1 | 중탄소 | SCM440 |  | Al 탈산 | B | 16 | 46 | 52500 | 67.35 | B | B | B |  | 1 | 1 |  | 1530 | 1525 | 6000 |  |  | 6000 | 59.09 | 12 | 101532 | 1601 |  | Y | 39 | 33 | [7 empty] | 김형철 | 2 | [6 empty] | 98.45 | 12-3 | 0 | 238.33 | A |  | 1601 | 3 | 0.15 | 1565 | 1.33 | 69 | 23 | 248 | 4:08 | 13 | 13 | 33 | 0 |  | 0 |  | 400 | N2 | 2022-03-13 20:42 | 2022-03-13 21:26 | 43 | 2022-03-13 20:40 | 46 |  |  |  |  | N |  |  |  | Y | [5 empty] | 0 | 131.15 | [20 empty] | 0.95 |  |  | 0.01 | 0 | A | [9 empty] | 1347 | 0 | 0 | 0 | 0 | 155 | 0 | 652 | 0 | 498 | 0 | 0 | 0 | 42 |  |  | 4
2022-03-13 | B69591 | 2 | 중탄소 | SBC70L | TUNDISH교체전 | Al 탈산 | B | 11 | 81 | 49850 | 98.97 | B | B |  | B | 1 |  | 1 | 1540 | 1555 | 6000 |  |  | 6000 | 59.67 | 14 | 100561 | 1627 |  | Y | 40 | 32 | [7 empty] | 최남길 | 2 |  |  |  |  | Y |  |  |  | 132.39 | 0.17 | A |  | 1628 | 1 | 0.38 | 1564 | 1.49 | 66 | 37 | 293 | 4:53 | 20 | 20 | 0 | 96 |  | 493.64 | 0 | 0 | AR | 2022-03-13 22:02 | 2022-03-13 22:12 | 9 | 2022-03-13 21:42 | 30 |  |  |  |  | N | [7 empty] | 9 | 4.5 | 138.5 | 0 | [20 empty] | 0.98 |  |  | 0.03 | 0.03 | B | [9 empty] | 0 | 0 | 750 | 41 | 0 | 322 | 0 | 709 | 0 | 157 | 0 | 0 | 40 | 22
2022-03-13 | A70189 | 1 | 중탄소 | SCM440 |  | Al 탈산 | B | 32 | 15 | 54100 | 72.03 | B | B | B |  | 1 | 1 |  | 1530 | 1476 | 5900 |  |  | 5900 | 69.73 | 10 | 84610 | 1603 | 352 | Y | 37 | 31 | [7 empty] | 김형철 | 2 | [6 empty] | 95.45 | 12-7 | 0 | 173.52 | A |  | 1603 | 3 | 0.15 | 1568 | 1.03 | 72 | 31 | 255 | 4:15 | 13 | 14 | 34 | 0 |  | 0 |  | 400 | N2 | 2022-03-13 21:53 | 2022-03-13 22:23 | 30 | 2022-03-13 21:51 | 32 |  |  |  |  | N |  |  |  | Y | [5 empty] | 0 | 163.26 | [20 empty] | 0.81 |  |  | 4.19 | 0 | A | [9 empty] | 1167 | 13 | 0 | 0 | 0 | 179 | 0 | 744 | 0 | 543 | 0 | 0 | 47 | 43
2022-03-13 | B69592 | 2 | 중탄소 | SM45CB | TUNDISH교체 | Si 탈산 | B | 36 | 80 | 50200 | 97.47 | B | C |  | C | 1 |  | 1 | 1540 | 1607 | 6000 |  |  | 6000 | 63.55 | 12 | 94416 | 1659 |  | Y | 44 | 36 | [7 empty] | 최남길 | [7 empty] | 104.9 | 12-3 | 2.08 | 159.51 | A |  | 1651 | 1 | 0.27 | 1578 | 1.49 | 85 | 46 | 294 | 4:54 | 14 | 21 | 0 | 97 |  | 80 | 0 | 0 | N2 | 2022-03-13 23:03 | 2022-03-13 23:34 | 32 | 2022-03-13 22:48 | 46 |  |  |  |  | N | [7 empty] | 3 |  | 0 | 20.94 | [16 empty] | 1 |  |  | 1.79 |  |  |  | 0 | 0 | B | [9 empty] | 0 | 0 | 253 | 0 | 0 | 82 | 0 | 1351 | 0 | 364 | 0 | 0 | 123 | 40 |  |  | 9 |  | 1
2022-03-13 | A70190 | 1 | 중탄소 | SCM440 |  | Al 탈산 | B | 37 | 26 | 52600 | 65.02 | B | C | C |  | 1 | 1 |  | 1530 | 1546 | 5100 |  |  | 5100 | 50.23 | 12 | 101532 | 1613 |  | Y | 40 | 26 | [7 empty] | 김형철 | 2 | [6 empty] | 96 | 12-5 | 0 | 245.05 | A |  | 1601 | 3 | 0.15 | 1564 | 1.54 | 68 | 22 | 242 | 4:02 | 13 | 13 | 35 | 0 |  | 0 |  | 400 | N2 | 2022-03-13 22:52 | 2022-03-13 23:27 | 35 | 2022-03-13 22:51 | 37 |  |  |  |  | N |  |  |  | Y | [5 empty] | 0 | 116.71 | [20 empty] | 0.85 |  |  | 9 | 0 | B | [9 empty] | 1070 | 84 | 197 | 14 | 0 | 207 | 0 | 494 | 0 | 400 | 0 | 0 | 0 | 19
2022-03-13 | B69593 | 2 | 중탄소 | SM45CB |  | Si 탈산 | B | 19 | 85 | 49500 | 101 | C | C |  | C | 1 |  | 1 | 1540 | 1525 | 6800 |  |  | 6800 | 66.78 | 12 | 101820 | 1597 |  | Y | 45 | 36 | [7 empty] | 추창도 | 2 |  |  |  |  | Y |  | 97.3 | 11-5 | 0.35 | 208.51 | A |  | 1610 | 1 | 0.25 | 1556 | 1.24 | 63 | 32 | 229 | 3:49 | 14 | 15 | 0 | 98 |  | 62.05 | 0 | 0 | N2 | 2022-03-14 00:16 | 2022-03-14 00:40 | 25 | 2022-03-13 23:52 | 48 | [12 empty] | 5 |  | 0 | 13.3 | [23 empty] | 0 | 0 | A | [9 empty] | 0 | 0 | 700 | 17 | 0 | 0 | 0 | 1055 | 0 | 628 | 0 | 0 | 56 | 15
2022-03-13 | A70191 | 1 | 중탄소 | SCM440 |  | Al 탈산 | B | 33 | 37 | 53500 | 59.13 | C | C | C |  | 1 | 1 |  | 1530 | 1554 | 5100 |  |  | 5100 | 50.23 | 12 | 101532 | 1598 |  | Y | 38 | 28 | [7 empty] | 이호남 | 2 | [8 empty] | 0 | 187.36 | A |  | 1598 | 3 | 0.15 | 1585 | 0.62 | 89 | 28 | 293 | 4:53 | 13 | 14 | 36 | 0 |  | 0 |  | 400 | N2 | 2022-03-14 00:16 | 2022-03-14 00:42 | 26 | 2022-03-14 00:15 | 27 |  |  |  |  | N |  |  |  | Y | [5 empty] | 0 | 100.99 | [20 empty] | 0.66 |  |  | 12.09 | 0 | A | [9 empty] | 1277 | 0 | 248 | 0 | 0 | 211 | 0 | 498 | 0 | 400 | 0 | 0 | 75 | 0
2022-03-13 | B69594 | 2 | 중탄소 | SM45CB |  | Si 탈산 | B | 18 | 80 | 48400 | 96.33 | C | C |  | C | 1 |  | 1 | 1540 | 1569 | 4600 |  |  | 4600 | 49.58 | 11 | 92786 | 1610 |  | Y | 35 | 27 | [7 empty] | 추창도 | 2 |  |  |  |  | Y |  | 101.7 | 11-10 | 0 | 66.02 | A |  | 1598 | 1 | 0.28 | 1558 | 1.25 | 65 | 23 | 290 | 4:50 | 14 | 14 | 0 | 99 | 60 | 46.18 | 0 | 0 | N2 | 2022-03-14 01:22 | 2022-03-14 01:41 | 19 | 2022-03-14 00:52 | 49 | [14 empty] | 0 | 10.48 | [23 empty] | 0.01 | 0.01 | A | [9 empty] | 0 | 0 | 641 | 0 | 0 | 31 | 0 | 300 | 0 | 627 | 0 | 0 | 84 | 51
2022-03-13 | A70192 | 1 | 중탄소 | SCM440 |  | Al 탈산 | B | 16 | 47 | 52400 | 65.22 | C | C | C |  | 1 | 1 |  | 1530 | 1545 | 5500 |  |  | 5500 | 65 | 10 | 84610 | 1602 |  | Y | 41 | 30 | [7 empty] | 이호남 | 2 | [6 empty] | 96.1 | 12-1 | 0 | 262.76 | A |  | 1602 | 3 | 0.16 | 1565 | 1.54 | 69 | 26 | 249 | 4:09 | 13 | 13 | 37 | 0 |  | 0 |  | 400 | N2 | 2022-03-14 01:28 | 2022-03-14 01:59 | 31 | 2022-03-14 01:27 | 32 |  |  |  |  | N |  |  |  | Y | [5 empty] | 0 | 115.27 | [20 empty] | 1.04 |  |  | 14.98 | 0 | A | [9 empty] | 1076 | 28 | 702 | 0 | 0 | 195 | 0 | 651 | 0 | 422 | 0 | 0 | 63 | 5
2022-03-13 | B69595 | 2 | 중탄소 | SM45CB |  | Si 탈산 | B | 11 | 82 | 49900 | 103.93 | C | C |  | C | 1 |  | 1 | 1540 | 1566 | 5300 |  |  | 5300 | 56.59 | 11 | 93649 | 1614 |  | Y | 36 | 30 | [7 empty] | 추창도 | 2 |  |  |  |  | Y |  | 104.2 | 12-2 | 0.64 | 31.8 | A |  | 1607 | 1 | 0.26 | 1561 | 1.39 | 68 | 25 | 285 | 4:45 | 14 | 14 | 0 | 100 |  | 51.96 | 0 | 0 | N2 | 2022-03-14 02:30 | 2022-03-14 02:40 | 11 | 2022-03-14 01:54 | 46 | [14 empty] | 0 | 11.48 | [23 empty] | 0 | 0 | A | [9 empty] | 0 | 0 | 569 | 13 | 0 | 34 | 0 | 909 | 0 | 566 | 0 | 0 | 155 | 53
2022-03-13 | A70193 | 1 | 중탄소 | SCM440 |  | Al 탈산 | B | 32 | 16 | 54500 | 61.05 | C | C | C |  | 1 | 1 |  | 1530 | 1552 | 4900 |  |  | 4900 | 48.26 | 12 | 101532 | 1609 |  | Y | 39 | 26 | [7 empty] | 이호남 | 2 |  |  |  |  | Y |  | 93.9 | 12-5 | 0 | 260.26 | A |  | 1609 | 3 | 0.15 | 1566 | 2.05 | 70 | 21 | 248 | 4:08 | 13 | 13 | 38 | 0 |  | 0 |  | 400 | N2 | 2022-03-14 02:31 | 2022-03-14 03:05 | 34 | 2022-03-14 02:31 | 35 |  |  |  |  | N |  |  |  | Y | [5 empty] | 0 | 98.52 | [20 empty] | 0.79 |  |  | 17.63 | 0 | A | [9 empty] | 1192 | 34 | 233 | 0 | 0 | 200 | 0 | 497 | 0 | 399 | 0 | 0 | 0 | 12
2022-03-13 | B69596 | 2 | 중탄소 | SM45CB |  | Si 탈산 | B | 36 | 81 | 49950 | 107.55 | C | C |  | C | 1 |  | 1 | 1540 | 1564 | 5300 |  |  | 5300 | 51.97 | 12 | 101977 | 1609 |  | Y | 38 | 31 | [7 empty] | 추창도 | [5 empty] | Y |  | 101.65 | 11-10 | 0.02 | 166.19 | A |  | 1606 | 1 | 0.26 | 1556 | 1.52 | 63 | 25 | 308 | 5:08 | 14 | 14 | 0 | 101 |  | 35.2 | 0 | 0 | N2 | 2022-03-14 03:39 | 2022-03-14 03:46 | 8 | 2022-03-14 03:02 | 45 | [14 empty] | 0 | 9.06 | [23 empty] | 0 | 0 | A | [9 empty] | 0 | 0 | 662 | 5 | 0 | 34 | 0 | 702 | 0 | 414 | 0 | 0 | 112 | 49
2022-03-13 | A70194 | 1 | 중탄소 | SCM440 |  | Al 탈산 | B | 37 | 27 | 53300 | 69.32 | C | C | C |  | 1 | 1 |  | 1530 | 1515 | 6400 |  |  | 6400 | 75.64 | 10 | 84610 | 1613 |  | Y | 43 | 30 | [7 empty] | 이호남 | 2 | [6 empty] | 97.3 | 12-6 | 0.96 | 281.46 | A |  | 1613 | 3 | 0.16 | 1572 | 1.58 | 76 | 30 | 283 | 4:43 | 13 | 13 | 39 | 0 |  | 0 |  | 500 | N2 | 2022-03-14 03:54 | 2022-03-14 04:22 | 28 | 2022-03-14 03:53 | 29 |  |  |  |  | N |  |  |  | Y | [5 empty] | 0 | 169.4 | [20 empty] | 0.62 |  |  | 20.53 | 0 | A | [9 empty] | 1064 | 31 | 633 | 0 | 0 | 155 | 0 | 498 | 0 | 400 | 0 | 0 | 74 | 0
2022-03-13 | B69597 | 2 | 중탄소 | SM45CB |  | Si 탈산 | B | 19 | 86 | 49300 | 118.93 | C | C |  | C | 1 |  | 1 | 1540 | 1557 | 6400 |  |  | 6400 | 42.06 | 18 | 152160 | 1615 |  | N | 46 | 38 | [7 empty] | 추창도 | 2 |  |  |  |  | Y |  | 104.5 | 12-2 | 2.3 | 215.48 | A |  | 1612 | 1 | 0.24 | 1561 | 1.38 | 68 | 24 | 353 | 5:53 | 14 | 14 | 0 | 102 |  | 49.56 | 0 | 0 | N2 | 2022-03-14 04:50 | 2022-03-14 04:52 | 2 | 2022-03-14 04:13 | 39 | [14 empty] | 0 | 11.93 | [23 empty] | 0 | 0 | B | [9 empty] | 0 | 0 | 352 | 60 | 0 | 26 | 0 | 1261 | 0 | 830 | 0 | 0 | 111 | 70
2022-03-13 | A70195 | 1 | 중탄소 | SCM440 |  | Al 탈산 | B | 33 | 38 | 53300 | 68.28 | C | C | C |  | 1 | 1 |  | 1530 | 1545 | 6000 |  |  | 6000 | 59.09 | 12 | 101532 | 1605 | 366 | Y | 41 | 31 | [7 empty] | 이호남 | 2 | [6 empty] | 98.6 | 12-5 | 0 | 183.48 | A |  | 1605 | 3 | 0.19 | 1570 | 1.3 | 74 | 25 | 258 | 4:18 | 13 | 13 | 40 | 0 |  | 0 |  | 500 | N2 | 2022-03-14 05:00 | 2022-03-14 05:36 | 36 | 2022-03-14 04:59 | 37 |  |  |  |  | N |  |  |  | Y | [5 empty] | 0 | 154.66 | [20 empty] | 0.97 |  |  | 23.13 | 0 | A | [9 empty] | 1223 | 31 | 230 | 28 | 0 | 181 | 0 | 803 | 0 | 553 | 0 | 0 | 96 | 0
2022-03-13 | B69598 | 2 | 중탄소 | SM45C |  | Si 탈산 | B | 18 | 81 | 48550 | 83.43 | C | C |  | C | 1 |  | 1 | 1540 | 1542 | 6300 |  |  | 6300 | 137.02 | 6 | 45978 | 1634 |  | Y | 40 | 32 | [7 empty] | 추창도 | 2 |  |  |  |  | Y |  | 99.85 | 11-8 | 0.04 | 167.1 | A |  | 1615 | 1 | 0.3 | 1565 | 1.35 | 72 | 32 | 291 | 4:51 | 15 | 15 | 0 | 103 |  | 47.88 | 0 | 0 | N2 | 2022-03-14 05:33 | 2022-03-14 05:57 | 24 | 2022-03-14 05:25 | 32 | [14 empty] | 0 | 11.64 | [23 empty] | 0 | 0 | B | [9 empty] | 0 | 0 | 680 | 23 | 0 | 34 | 0 | 953 | 0 | 619 | 0 | 0 | 104 | 53
2022-03-13 | A70196 | 1 | 중탄소 | SCM440 |  | Al 탈산 | B | 16 | 48 | 52500 | 62.58 | C | C | D |  | 1 | 1 |  | 1530 | 1538 | 4700 |  |  | 4700 | 30.86 | 18 | 152298 | 1611 |  | Y | 40 | 25 | [7 empty] | 이호남 | 2 | [6 empty] | 95 | 11-9 | 0 | 180.39 | A |  | 1611 | 3 | 0.16 | 1566 | 2.14 | 70 | 20 | 245 | 4:05 | 13 | 14 | 41 | 0 |  | 0 |  | 600 | N2 | 2022-03-14 06:03 | 2022-03-14 06:42 | 39 | 2022-03-14 06:01 | 41 |  |  |  |  | N |  |  |  | Y | [5 empty] | 0 | 136.21 | [20 empty] | 0.7 |  |  | 25.71 | 0 | A | [9 empty] | 161 | 845 | 0 | 491 | 0 | 129 | 0 | 496 | 0 | 398 | 0 | 0 | 0 | 9
2022-03-13 | B69599 | 2 | 중탄소 | SCM440HF |  | Al 탈산 | B | 11 | 83 | 49750 | 101.08 | C | D |  | D | 1 |  | 1 | 1540 | 1538 | 7400 |  |  | 7400 | 72.88 | 12 | 101532 | 1635 | 365 | Y | 55 | 40 | [15 empty] | 95.05 | 11-3 | 13.77 | 141.16 | A |  | 1616 | 1 | 0.25 | 1560 | 1.32 | 67 | 23 | 203 | 3:23 | 16 | 17 | 0 | 0 |  | 32.61 | 0 | 0 | AR | 2022-03-14 07:04 | 2022-03-14 07:58 | 47 | 2022-03-14 06:50 | 61 |  |  |  |  | N | [8 empty] | 5 | 0.95 | 0 | [20 empty] | 0.66 |  |  | 0 | 0 | B | [9 empty] | 84 | 1052 | 406 | 57 | 0 | 28 | 0 | 1158 | 0 | 616 | 0 | 0 | 169 | 18
2022-03-14 | A70197 | 1 | 중탄소 | SM45C | TUNDISH교체전 | Si 탈산 | B | 32 | 17 | 54400 | 55.53 | D | D | D |  | 1 | 1 |  | 1530 | 1577 | 3500 |  |  | 3500 | 42.08 | 12 | 83176 | 1601 |  | Y | 37 | 18 | [6 empty] | 타호기와 강종변경 | 이호남 | 2 | [8 empty] | 0.03 | 129.06 | A |  | 1601 | 3 | 0.16 | 1570 | 1.63 | 77 | 42 | 132 | 2:12 | 15 | 15 | 42 | 0 |  | 0 |  | 600 | N2 | 2022-03-14 07:00 | 2022-03-14 07:12 | 12 | 2022-03-14 06:59 | 12 |  |  |  |  | N |  |  |  | Y | [5 empty] | 0 | 125.49 | [23 empty] | 26.93 | 0 | A | [9 empty] | 0 | 0 | 0 | 0 | 0 | 149 | 0 | 458 | 0 | 400 | 0 | 0 | 0 | 48
2022-03-14 | B69600 | 2 | 저탄소 | SNCM23HT | TUNDISH교체 | Al 탈산 | B | 36 | 82 | 49850 | 93.82 | D | D |  | D | 1 |  | 1 | 1555 | 1593 | 8200 |  |  | 8200 | 89.85 | 12 | 91260 | 1683 |  | Y | 45 | 42 | [7 empty] | 이기호 | 2 |  |  |  |  | Y |  | 96.75 | 11-5 | 0 | 259.2 | A |  | 1676 | 1 | 0.37 | 1586 | 1.93 | 81 | 37 | 365 | 6:05 | 18 | 20 | 0 | 105 | 200 | 240.31 | 0 | 0 | N2 | 2022-03-14 08:07 | 2022-03-14 08:39 | 32 | 2022-03-14 07:57 | 42 |  |  |  |  | N | [7 empty] | 1 | 5 | 0 | 55.74 | [19 empty] | 1.25 |  |  |  | 0 | 0 | A | [9 empty] | 705 | 0 | 176 | 0 | 0 | 208 | 0 | 854 | 0 | 208 | 0 | 0 | 54 | 31 |  |  | 4 |  | 1
2022-03-14 | A70198 | 1 | 중탄소 | 42CRMO4HJ |  | Al 탈산 | B | 37 | 28 | 52200 | 73.78 | D | D | D |  | 1 | 1 |  | 1530 | 1554 | 6100 |  |  | 6100 | 120.16 | 6 | 50766 | 1602 |  | Y | 41 | 32 | [7 empty] | 김덕진 | 2 |  |  |  |  | Y |  | 102.05 | 13-1 | 0.14 | 225.74 | A |  | 1602 | 3 | 0.16 | 1559 | 1.34 | 65 | 17 | 254 | 4:14 | 16 | 16 | 43 | 0 |  | 0 |  | 888 | N2 | 2022-03-14 08:24 | 2022-03-14 09:08 | 44 | 2022-03-14 08:24 | 44 |  |  |  |  | Y |  |  |  | Y | [5 empty] | 0 | 169.75 | [23 empty] | 28.73 | 0 | A | [9 empty] | 1616 | 56 | 1031 | 27 | 0 | 127 | 0 | 803 | 0 | 552 | 0 | 0 | 99 | 24
2022-03-14 | B69601 | 2 | 저탄소 | SNCM23HT |  | Al 탈산 | B | 19 | 87 | 49050 | 94.3 | D | D |  | D | 1 |  | 1 | 1555 | 1552 | 8300 |  |  | 8300 | 90.34 | 12 | 91872 | 1655 |  | Y | 45 | 41 | [7 empty] | 이기호 | 2 |  |  |  |  | Y |  | 101.95 | 11-9 | 0 | 271.93 | A |  | 1641 | 1 | 0.37 | 1571 | 1.59 | 66 | 29 | 270 | 4:30 | 18 | 19 | 0 | 106 |  | 232.69 | 0 | 0 | N2 | 2022-03-14 09:12 | 2022-03-14 09:40 | 28 | 2022-03-14 09:00 | 40 |  |  |  |  | N | [8 empty] | 4.5 | 0 | 49.99 | [23 empty] | 0 | 0 | A | [9 empty] | 735 | 0 | 622 | 15 | 0 | 206 | 0 | 705 | 0 | 208 | 0 | 0 | 54 | 22 |  |  | 4
2022-03-14 | A70199 | 1 | 중탄소 | 42CRMO4HJ |  | Al 탈산 | B | 33 | 39 | 52700 | 71.67 | D | D | D |  | 1 | 1 |  | 1530 | 1554 | 5600 |  |  | 5600 | 55.16 | 12 | 101532 | 1599 |  | Y | 44 | 27 | [7 empty] | 김덕진 | 2 |  |  |  |  | Y |  | 97.1 | 12-3 | 0 | 195.57 | A |  | 1599 | 3 | 0.15 | 1567 | 1.14 | 73 | 15 | 272 | 4:32 | 18 | 16 | 44 | 0 |  | 0 |  | 888 | N2 | 2022-03-14 09:23 | 2022-03-14 10:29 | 66 | 2022-03-14 09:23 | 66 |  |  |  |  | Y |  |  |  | Y | [5 empty] | 0 | 147.07 | [20 empty] | 1.11 |  |  | 29.97 | 0 | A | [9 empty] | 1470 | 23 | 0 | 11 | 0 | 127 | 0 | 493 | 0 | 399 | 0 | 0 | 0 | 0
2022-03-14 | B69602 | 2 | 저탄소 | SNCM23 |  | Al 탈산 | B | 18 | 82 | 47600 | 81.63 | D | D |  | D | 1 |  | 1 | 1555 | 1544 | 6900 |  |  | 6900 | 45.55 | 18 | 151495 | 1639 |  | Y | 38 | 35 | [7 empty] | 이기호 | 2 |  |  |  |  | Y |  | 105.6 | 12-3 | 0 | 204.96 | A |  | 1628 | 1 | 0.35 | 1571 | 1.46 | 64 | 22 | 305 | 5:05 | 18 | 19 | 0 | 107 |  | 192.2 | 0 | 0 | N2 | 2022-03-14 10:10 | 2022-03-14 10:43 | 34 | 2022-03-14 10:04 | 40 |  |  |  |  | N | [8 empty] | 4.5 | 0 | 41.4 | [23 empty] | 0 | 0 | A | [9 empty] | 452 | 0 | 501 | 14 | 0 | 214 | 0 | 706 | 0 | 206 | 0 | 0 | 53 | 0
2022-03-14 | A70200 | 1 | 중탄소 | 42CRMO4HJ | TUNDISH교체전 | Al 탈산 | B | 16 | 49 | 52400 | 75.02 | D | D | D |  | 1 | 1 |  | 1530 | 1525 | 6700 |  |  | 6700 | 73.75 | 12 | 90843 | 1603 |  | Y | 43 | 34 | [7 empty] | 김덕진 | [7 empty] | 98.9 | 12-3 | 0 | 284.73 | A |  | 1603 | 3 | 0.17 | 1568 | 1.17 | 74 | 24 | 294 | 4:54 | 16 | 16 | 45 | 0 |  | 0 |  | 888 | N2 | 2022-03-14 10:50 | 2022-03-14 11:32 | 42 | 2022-03-14 10:48 | 44 |  |  |  |  | Y |  |  |  | Y | [5 empty] | 0 | 159.74 | [20 empty] | 1.11 |  |  | 0.11 | 0 | A | [9 empty] | 1464 | 35 | 908 | 0 | 0 | 144 | 0 | 647 | 0 | 399 | 0 | 0 | 74 | 21
2022-03-14 | B69603 | 2 | 저탄소 | AE4320HM2 | 연주종료 | Si 탈산 | B | 31 | 59 | 51200 | 94.83 | D | D |  | D | 1 |  | 1 | 1555 | 1561 | 8100 |  |  | 8100 | 161.48 | 6 | 50161 | 1669 | 367 | Y | 42 | 40 | [7 empty] | 이기호 | 2 |  |  |  |  | Y |  | 102.1 | 12-4 | 143.15 | 0 | A |  | 1654 | 1 | 0.31 | 1586 | 1.85 | 82 | 33 | 187 | 3:07 | 16 | 17 | 0 | 108 |  | 110 | 0 | 0 | AR | 2022-03-14 11:22 | 2022-03-14 11:44 | 21 | 2022-03-14 11:03 | 41 |  |  |  |  | Y | [8 empty] | 4.5 | 22.99 | 0 | [23 empty] | 0 | 0 | A | [9 empty] | 636 | 0 | 305 | 0 | 0 | 0 | 0 | 709 | 0 | 206 | 0 | 0 | 53 | 0 |  |  | 4
2022-03-14 | A70201 | 1 | 고탄소 | P-AE1055LS | TUNDISH교체 | Al 탈산 | B | 32 | 18 | 53800 | 82.48 | D | D | D |  | 1 | 1 |  | 1520 | 1546 | 6000 |  |  | 6000 | 70.91 | 10 | 84610 | 1623 |  | Y | 43 | 38 | [7 empty] | 김덕진 | 2 | [6 empty] | 101.25 | 13-2 | 0.02 | 283.88 | A |  | 1625 | 3 | 0.15 | 1569 | 1.4 | 84 | 21 | 316 | 5:16 | 25 | 25 | 46 | 0 |  | 0 |  | 400 | N2 | 2022-03-14 12:05 | 2022-03-14 12:52 | 51 | 2022-03-14 12:05 | 51 |  |  |  |  | Y |  |  |  | Y | [5 empty] | 0 | 15.45 | [19 empty] | 1.85 |  |  |  | 1.62 | 0 | A |  |  | 7.355 | 27.068 | 53.218 | 0.141 | 7.235 | 1.966 | 1700.39 | 0 | 0 | 1145 | 36 | 0 | 152 | 0 | 896 | 0 | 599 | 0 | 0 | 109 | 42 |  |  |  | 0 | 1
2022-03-14 | B69604 | 2 | 고탄소 | KWH1I |  | Al 탈산 | I | 11 | 84 | 49700 | 94.87 | D | D |  | D | 1 |  | 1 | 1560 | 1582 | 6600 |  |  | 6600 | 70.82 | 4 | 93200 | 1647 |  | INGOT | 42 | 38 | [7 empty] | 이기호 | [5 empty] | Y |  | 99.2 | 11-7 | 3.91 | 123.81 | A |  | 1634 | 1 | 0.36 | 1574 | 1.32 | 93 |  | 316 | 5:16 | 20 | 22 | 0 | 109 |  | 199.19 | 0 | 0 | N2 | 2022-03-14 12:32 |  | 25 | 2022-03-14 12:20 | [5 empty] | Y | [8 empty] | 5 | 0 | 49.25 | [18 empty] | 0.8 |  |  |  |  | 0 | 0 | B | [9 empty] | 0 | 0 | 0 | 0 | 0 | 201 | 0 | 708 | 0 | 209 | 0 | 0 | 47 | 7
2022-03-14 | A70202 | 1 | 고탄소 | P-AE1055LS |  | Al 탈산 | B | 37 | 29 | 52600 | 79.87 | D | D | D |  | 1 | 1 |  | 1520 | 1532 | 5600 |  |  | 5600 | 55.16 | 12 | 101532 | 1603 |  | Y | 40 | 33 | [7 empty] | 김덕진 | 2 | [6 empty] | 102.3 | 13-1 | 0 | 311.08 | A |  | 1603 | 3 | 0.14 | 1554 | 1.23 | 69 | 25 | 296 | 4:56 | 25 | 25 | 47 | 0 |  | 0 |  | 400 | N2 | 2022-03-14 13:13 | 2022-03-14 13:54 | 41 | 2022-03-14 13:13 | 41 |  |  |  |  | Y |  |  |  | Y | [5 empty] | 0 | 188.96 | [23 empty] | 3.11 | 0 | A |  |  | 7.258 | 27.226 | 53.24 | 0.213 | 7.335 | 1.955 | 1700.39 | 48 | 14 | 996 | 10 | 0 | 163 | 0 | 895 | 0 | 600 | 0 | 0 | 206 | 20 |  |  |  | 0
2022-03-14 | B69605 | 2 | 중탄소 | SCM440I |  | Al 탈산 | I | 36 | 83 | 49650 | 94.03 | D | D |  | D | 1 |  | 1 | 1560 | 1545 | 8500 |  |  | 8500 | 97.14 | 5 | 87500 | 1662 |  | INGOT | 45 | 42 | [7 empty] | 이기호 | [5 empty] | Y |  | 93.35 | 11-2 | 256.79 | 0 | A |  | 1659 | 1 | 0.27 | 1577 | 1.97 | 82 |  | 208 | 3:28 | 20 | 21 | 0 | 110 |  | 73.89 | 0 | 0 | AR | 2022-03-14 13:50 |  | 17 | 2022-03-14 13:39 | [15 empty] | 20.08 | 0 | [18 empty] | 1.1 |  |  |  |  | 0 | 0 | A | [9 empty] | 1301 | 0 | 751 | 11 | 0 | 0 | 0 | 705 | 0 | 208 | 0 | 0 | 55 | 31
2022-03-14 | A70203 | 1 | 고탄소 | P-AE1055LS |  | Al 탈산 | B | 33 | 40 | 52200 | 79.98 | D | D | B |  | 1 | 1 |  | 1520 | 1548 | 4600 |  |  | 4600 | 54.37 | 10 | 84610 | 1609 |  | Y | 41 | 28 | [7 empty] | 김덕진 | 2 |  |  |  |  | Y |  | 101.95 | 12-8 | 0 | 227.48 | A |  | 1601 | 3 | 0.15 | 1562 | 1.05 | 77 | 33 | 245 | 4:05 | 25 | 25 | 48 | 0 |  | 0 |  | 450 | N2 | 2022-03-14 14:18 | 2022-03-14 14:52 | 34 | 2022-03-14 14:16 | 36 |  |  |  |  | Y |  |  |  | Y | [5 empty] | 0 | 190.09 | [23 empty] | 0 | 0 | A |  |  | 8.517 | 25.695 | 53.306 | 0.11 | 6.258 | 2.074 | 1636.16 | 0 | 0 | 899 | 0 | 0 | 182 | 0 | 895 | 0 | 597 | 0 | 0 | 110 | 30 |  |  |  | 0
2022-03-14 | B69606 | 2 | 저탄소 | 18CRNIMO7HI |  | Al 탈산 | I | 19 | 88 | 48000 | 121.25 | D | B |  | B | 1 |  | 1 | 1560 | 1605 | 10100 |  |  | 10100 | 101.81 | 16 | 99200 | 1670 |  | INGOT | 57 | 52 | [7 empty] | 이기호 | [7 empty] | 112.8 | 12-9 | 0 | 106.03 | A |  | 1676 | 1 | 0.29 | 1598 | 0 | 92 |  | 367 | 6:07 | 25 | 26 | 0 | 111 |  | 88.65 | 0 | 0 | N2 | 2022-03-14 15:20 |  | 24 | 2022-03-14 15:00 | [5 empty] | Y | [8 empty] | 4 | 0 | 28.96 | [18 empty] | 0.8 |  |  |  |  | 0 | 0 | A | [9 empty] | 649 | 1776 | 0 | 11 | 0 | 397 | 0 | 1500 | 0 | 207 | 0 | 0 | 87 | 12
2022-03-14 | A70204 | 1 | 고탄소 | P-AE1055LS |  | Al 탈산 | B | 16 | 50 | 52200 | 105.97 | D | B | B |  | 1 | 1 |  | 1520 | 1571 | 4300 |  |  | 4300 | 42.35 | 12 | 101532 | 1603 |  | Y | 41 | 26 | [11 empty] | Y |  |  |  | 102.75 | 12-7 | 0 | 182.71 | A |  | 1603 | 3 | 0.15 | 1554 | 1.23 | 69 | 35 | 279 | 4:39 | 25 | 25 | 49 | 0 |  | 0 |  | 450 | N2 | 2022-03-14 15:46 | 2022-03-14 15:52 | 6 | 2022-03-14 15:21 | 31 |  |  |  |  | Y |  |  |  | Y | [5 empty] | 0 | 400.3 | [23 empty] | 0 | 0.08 | A |  |  | 6.852 | 27.739 | 52.352 | 0.117 | 7.64 | 1.887 | 1560.93 | 18 | 0 | 791 | 20 | 0 | 198 | 0 | 694 | 0 | 547 | 0 | 0 | 39 | 19 |  |  |  | 0
2022-03-14 | B69607 | 2 | 중탄소 | SACM1 |  | Al 탈산 | I | 18 | 83 | 48750 | 121.37 | B | B |  | B | 1 |  | 1 | 1560 | 1565 | 10500 |  |  | 10500 | 113.64 | 28 | 92400 | 1679 |  | INGOT | 66 | 49 |  |  | B69605 | 04 |  |  |  | 임승우 | [7 empty] | 102.95 | 12-1 | 248.98 | 0 | A |  | 1680 | 1 | 0.25 | 1602 | 1.79 | 111 |  | 377 | 6:17 | 25 | 26 | 0 | 112 |  | 62.45 | 0 | 0 | AR | 2022-03-14 16:42 |  | 18 | 2022-03-14 16:30 | [5 empty] | Y | [8 empty] | 5 | 21.55 | 0 | [18 empty] | 0.8 |  |  |  |  | 0 | 0 | A | [9 empty] | 2313 | 0 | 352 | 17 | 0 | 1804 | 0 | 856 | 0 | 256 | 0 | 0 | 145 | 10
2022-03-14 | A70205 | 1 | 고탄소 | P-AE1055LS |  | Al 탈산 | B | 32 | 19 | 53600 | 82.95 | B | B | B |  | 1 | 1 |  | 1520 | 1564 | 4200 |  |  | 4200 | 49.64 | 10 | 84610 | 1599 |  | Y | 42 | 25 | [7 empty] | 김형철 | 2 |  |  | Y |  |  |  | 103.15 | 13-4 | 0 | 182.4 | A |  | 1599 | 3 | 0.15 | 1550 | 1.23 | 65 | 29 | 259 | 4:19 | 25 | 25 | 50 | 0 |  | 0 |  | 450 | N2 | 2022-03-14 16:32 | 2022-03-14 16:50 | 18 | 2022-03-14 16:30 | 20 |  |  |  |  | Y |  |  |  | Y | [5 empty] | 0 | 206.43 | [23 empty] | 0 | 0.01 | A |  |  | 5.514 | 29.464 | 51.859 | 0.133 | 9.404 | 1.76 | 1646.43 | 150 | 0 | 1050 | 43 | 0 | 199 | 0 | 494 | 0 | 396 | 0 | 0 | 0 | 42 |  |  |  | 0
2022-03-14 | B69608 | 2 | 중탄소 | SNCM8 | 연주시작 | Al 탈산 | B | 36 | 84 | 50000 | 105.1 | B | B |  | B | 1 |  | 1 | 1540 | 1611 | 7500 |  |  | 7500 | 51.85 | 18 | 144654 | 1648 |  | Y | 46 | 38 |  |  | B69606 | 04 |  |  |  | 임승우 | 2 |  |  |  |  | Y |  |  |  | 44.54 | 88.55 | A |  | 1646 | 1 | 0.24 | 1577 | 1.35 | 88 | 44 | 418 | 6:58 | 18 | 21 | 0 | 113 |  | 46.97 | 0 | 0 | N2 | 2022-03-14 17:48 | 2022-03-14 18:01 | 13 | 2022-03-14 17:31 | 29 |  |  |  |  | N | [7 empty] | 8 | 3.5 | 0 | 25 | [19 empty] | 2.3 |  |  |  | 0.47 | 0.47 | B | [9 empty] | 801 | 0 | 0 | 0 | 0 | 242 | 0 | 753 | 0 | 257 | 0 | 0 | 81 | 11 |  |  | 9 |  | 1
2022-03-14 | A70206 | 1 | 고탄소 | P-AE1055LS |  | Al 탈산 | B | 37 | 30 | 52700 | 81.33 | B | B | B |  | 1 | 1 |  | 1520 | 1551 | 4700 |  |  | 4700 | 46.29 | 12 | 101532 | 1585 | 359 | Y | 43 | 28 | [7 empty] | 김형철 | 2 |  | Y |  |  |  |  | 105.35 | 13-4 | 0 | 206.58 | A |  | 1585 | 3 | 0.14 | 1553 | 0.86 | 68 | 29 | 272 | 4:32 | 25 | 25 | 51 | 0 |  | 0 |  | 450 | N2 | 2022-03-14 17:44 | 2022-03-14 17:56 | 12 | 2022-03-14 17:42 | 14 |  |  |  |  | Y |  |  |  | Y | [5 empty] | 0 | 190.94 | [23 empty] | 0 | 0.03 | A |  |  | 6.265 | 28.728 | 51.532 | 0.092 | 8.225 | 1.793 | 1607.06 | 21 | 0 | 953 | 24 | 0 | 217 | 0 | 494 | 0 | 401 | 0 | 0 | 0 | 55 |  |  |  | 0
2022-03-14 | B69609 | 2 | 중탄소 | AE4340 | 잔강최소화전 | Al 탈산 | B | 11 | 85 | 50700 | 102.8 | B | B |  | B | 1 |  | 1 | 1540 | 1545 | 9300 |  |  | 9300 | 148.5 | 8 | 62626 | 1613 |  | Y | 57 | 47 |  |  | B69607 | 04 |  |  |  | 임승우 | 2 |  |  |  |  | Y |  | 110.4 | 12-7 | 243.16 | 0 | A |  | 1616 | 1 | 0.24 | 1561 | 1.33 | 72 | 31 | 246 | 4:06 | 18 | 18 | 0 | 114 |  | 32.18 | 0 | 0 | AR | 2022-03-14 18:47 | 2022-03-14 19:17 | 31 | 2022-03-14 18:36 | 41 |  |  |  |  | N | [7 empty] | 4 | 3.6 | 12.28 | 0 | [20 empty] | 1.27 |  |  | 0.24 | 0.24 | A | [9 empty] | 1081 | 0 | 769 | 32 | 0 | 232 | 0 | 756 | 0 | 258 | 0 | 0 | 87 | 12
2022-03-14 | A70207 | 1 | 고탄소 | P-AE1055LS |  | Al 탈산 | B | 33 | 41 | 53000 | 81.55 | B | B | B |  | 1 | 1 |  | 1520 | 1550 | 4900 |  |  | 4900 | 48.26 | 12 | 101532 | 1589 |  | Y | 41 | 30 | [7 empty] | 김형철 | 2 |  | Y |  |  |  |  | 106.05 | 13-2 | 0 | 186.73 | A |  | 1589 | 3 | 0.15 | 1556 | 0.85 | 71 | 34 | 264 | 4:24 | 25 | 25 | 52 | 0 |  | 0 |  | 450 | N2 | 2022-03-14 18:45 | 2022-03-14 19:05 | 21 | 2022-03-14 18:43 | 23 |  |  |  |  | Y |  |  |  | Y | [5 empty] | 0 | 201.33 | [23 empty] | 0 | 0.01 | A |  |  | 5.481 | 28.618 | 53.153 | 0.099 | 9.697 | 1.857 | 1751.92 | 53 | 0 | 941 | 27 | 0 | 191 | 0 | 841 | 0 | 610 | 0 | 0 | 38 | 53 |  |  |  | 0
2022-03-14 | B69610 | 2 | 중탄소 | AE4330VM2 | 잔강최소화 | Al 탈산 | B | 19 | 89 | 48700 | 101.37 | B | B |  | B | 1 |  | 1 | 1540 | 1520 | 10100 |  |  | 10100 | 102.57 | 12 | 98468 | 1612 |  | Y | 55 | 48 | [7 empty] | 임승우 | 2 | [6 empty] | 108 | 12-4 | 362.07 | 0 | A |  | 1623 | 1 | 0.24 | 1560 | 0 | 67 | 10 | 250 | 4:10 | 18 | 19 | 0 | 115 |  | 39.93 | 0 | 0 | AR | 2022-03-14 19:53 | 2022-03-14 20:50 | 58 | 2022-03-14 19:44 | 67 |  |  |  |  | Y | [7 empty] | 2 | 4 | 12.43 | 0 | [20 empty] | 1.04 |  |  | 0.11 | 0.11 | B | [9 empty] | 1561 | 0 | 1118 | 71 | 0 | 510 | 0 | 1507 | 0 | 416 | 0 | 0 | 384 | 0 |  |  | 15
2022-03-14 | A70208 | 1 | 고탄소 | AE1055LS | 유사강종연연주 | Al 탈산 | B | 16 | 51 | 52300 | 77.72 | B | B | B |  | 1 | 1 |  | 1520 | 1529 | 6000 |  |  | 6000 | 59.1 | 12 | 101520 | 1592 |  | Y | 42 | 34 | [7 empty] | 김형철 | 2 |  | Y |  |  |  |  | 109 | 13-3 | 0 | 268.17 | A |  | 1592 | 3 | 0.14 | 1554 | 1.09 | 70 | 32 | 270 | 4:30 | 25 | 25 | 53 | 0 |  | 0 |  | 450 | N2 | 2022-03-14 19:52 | 2022-03-14 20:14 | 23 | 2022-03-14 19:50 | 24 |  |  |  |  | Y |  |  |  | Y | [5 empty] | 0 | 178.79 | [23 empty] | 0 | 1.49 | A | [9 empty] | 74 | 0 | 936 | 11 | 0 | 177 | 0 | 914 | 0 | 660 | 0 | 0 | 80 | 51
2022-03-14 | B69611 | 2 | 중탄소 | AE4330VM2 |  | Al 탈산 | B | 18 | 84 | 48150 | 97 | B | B |  | B | 1 |  | 1 | 1540 | 1544 | 8800 |  |  | 8800 | 89.1 | 13 | 98761 | 1629 | 357 | Y | 50 | 44 | [7 empty] | 임승우 | 2 | [6 empty] | 104.05 | 12-2 | 283.37 | 0 | A |  | 1621 | 1 | 0.26 | 1561 | 1.53 | 68 | 15 | 394 | 6:34 | 18 | 18 | 0 | 116 |  | 41.75 | 0 | 0 | AR | 2022-03-14 20:55 | 2022-03-14 21:51 | 56 | 2022-03-14 20:45 | 66 |  |  |  |  | Y | [7 empty] | 2 | 4.3 | 13.43 | 0 | [20 empty] | 0.84 |  |  | 0.14 | 0.14 | A | [9 empty] | 1460 | 0 | 410 | 34 | 0 | 397 | 0 | 1558 | 0 | 409 | 0 | 0 | 155 | 25 |  |  | 15
2022-03-14 | A70209 | 1 | 고탄소 | AE1055LS |  | Al 탈산 | B | 32 | 20 | 53800 | 80.42 | B | B | B |  | 1 | 1 |  | 1520 | 1537 | 4900 |  |  | 4900 | 48.27 | 12 | 101520 | 1599 |  | Y | 40 | 31 | [7 empty] | 김형철 | 2 |  | Y |  |  |  |  | 97.1 | 12-7 | 0 | 221.93 | A |  | 1599 | 3 | 0.14 | 1555 | 1.02 | 71 | 32 | 240 | 4:00 | 25 | 25 | 54 | 0 |  | 0 |  | 450 | N2 | 2022-03-14 20:58 | 2022-03-14 21:17 | 19 | 2022-03-14 20:56 | 20 |  |  |  |  | Y |  |  |  | Y | [5 empty] | 0 | 228.25 | [23 empty] | 0 | 2.96 | A | [9 empty] | 22 | 0 | 783 | 6 | 0 | 173 | 0 | 802 | 0 | 572 | 0 | 0 | 37 | 60
2022-03-14 | B69612 | 2 | 중탄소 | AE4330VM2 |  | Al 탈산 | B | 36 | 85 | 49900 | 100.77 | B | B |  | B | 1 |  | 1 | 1540 | 1558 | 8300 |  |  | 8300 | 95.69 | 11 | 86741 | 1647 |  | Y | 47 | 42 | [7 empty] | 임승우 | 2 | [6 empty] | 105.3 | 12-3 | 243.49 | 0 | A |  | 1632 | 1 | 0.22 | 1568 | 1.39 | 75 | 27 | 493 | 8:13 | 18 | 19 | 0 | 117 |  | 30.3 | 0 | 0 | AR | 2022-03-14 21:59 | 2022-03-14 22:53 | 54 | 2022-03-14 21:45 | 67 | [12 empty] | 3 |  | 11.31 | 0 | [20 empty] | 0.89 |  |  | 0.16 | 0.16 | A | [9 empty] | 1505 | 0 | 1048 | 35 | 0 | 466 | 0 | 1311 | 0 | 460 | 0 | 0 | 165 | 0 |  |  | 9
2022-03-14 | A70210 | 1 | 고탄소 | AE1055LS |  | Al 탈산 | B | 37 | 31 | 52300 | 77.63 | B | B | B |  | 1 | 1 |  | 1520 | 1530 | 5400 |  |  | 5400 | 53.19 | 12 | 101520 | 1585 |  | Y | 41 | 32 | [7 empty] | 김형철 | 2 |  | Y |  |  |  |  | 107.45 | 13-6 | 0 | 227.99 | A |  | 1585 | 3 | 0.14 | 1552 | 0.92 | 68 | 23 | 287 | 4:47 | 25 | 25 | 55 | 0 |  | 0 |  | 450 | N2 | 2022-03-14 21:59 | 2022-03-14 22:20 | 21 | 2022-03-14 21:58 | 22 |  |  |  |  | Y |  |  |  | Y | [5 empty] | 0 | 183.56 | [23 empty] | 0 | 4.34 | A | [9 empty] | 52 | 0 | 902 | 20 | 0 | 208 | 0 | 643 | 0 | 499 | 0 | 0 | 0 | 78
2022-03-14 | B69613 | 2 | 중탄소 | AE4330VM2 |  | Al 탈산 | B | 11 | 86 | 49850 | 108.83 | B | C |  | C | 1 |  | 1 | 1540 | 1569 | 9100 |  |  | 9100 | 90.76 | 13 | 100266 | 1636 |  | Y | 54 | 48 | [7 empty] | 임승우 | 2 |  |  |  |  | Y |  | 107.55 | 12-4 | 220.22 | 0 | A |  | 1625 | 1 | 0.19 | 1574 | 1.05 | 81 | 34 | 486 | 8:06 | 18 | 18 | 0 | 118 |  | 27.7 | 0 | 0 | AR | 2022-03-14 23:11 | 2022-03-14 23:57 | 46 | 2022-03-14 22:56 | 61 | [12 empty] | 6 |  | 11.67 | 0 | [20 empty] | 1.32 |  |  | 0.26 | 0.26 | A | [9 empty] | 1665 | 0 | 1203 | 35 | 0 | 442 | 0 | 1211 | 0 | 460 | 0 | 0 | 125 | 51
2022-03-14 | A70211 | 1 | 고탄소 | AE1055LS |  | Al 탈산 | B | 33 | 42 | 53200 | 76.02 | B | C | C |  | 1 | 1 |  | 1520 | 1551 | 5100 |  |  | 5100 | 60.28 | 10 | 84600 | 1591 |  | Y | 40 | 34 | [7 empty] | 김형철 | 2 |  | Y |  |  |  |  | 105.8 | 13-2 | 5.43 | 67.71 | A |  | 1592 | 3 | 0.14 | 1556 | 1.03 | 72 | 31 | 256 | 4:16 | 25 | 25 | 56 | 0 |  | 0 |  | 450 | N2 | 2022-03-14 23:02 | 2022-03-14 23:31 | 29 | 2022-03-14 23:00 | 30 |  |  |  |  | Y |  |  |  | Y | [5 empty] | 0 | 177.61 | [23 empty] | 2.95 | 4.98 | A | [9 empty] | 0 | 0 | 240 | 29 | 0 | 246 | 0 | 1151 | 0 | 651 | 0 | 0 | 266 | 48
2022-03-14 | B69614 | 2 | 중탄소 | AE4330VM2 |  | Al 탈산 | B | 19 | 90 | 48650 | 129.9 | C | C |  | C | 1 |  | 1 | 1540 | 1548 | 9900 |  |  | 9900 | 104.81 | 13 | 94460 | 1618 |  | Y | 56 | 51 | [7 empty] | 추창도 | 2 |  |  |  |  | Y |  | 108.15 | 12-4 | 346.93 | 0 | A |  | 1633 | 1 | 0.21 | 1563 | 1.26 | 70 | 36 | 390 | 6:30 | 18 | 18 | 0 | 119 |  | 28.15 | 0 | 0 | AR | 2022-03-15 00:54 | 2022-03-15 01:07 | 12 | 2022-03-15 00:23 | 44 | [12 empty] | 14 |  | 10.45 | 0 | [20 empty] | 0.92 |  |  | 0.71 | 0.71 | A | [9 empty] | 1590 | 0 | 1205 | 51 | 0 | 335 | 0 | 1417 | 0 | 574 | 0 | 0 | 159 | 36 |  |  | 11
2022-03-14 | A70212 | 1 | 고탄소 | AE1055LS |  | Al 탈산 | B | 16 | 52 | 52300 | 80.87 | C | C | C |  | 1 | 1 |  | 1520 | 1531 | 5700 |  |  | 5700 | 56.15 | 12 | 101520 | 1593 |  | Y | 40 | 34 | [7 empty] | 이호남 | 2 |  | Y |  |  |  |  | 103.95 | 12-8 | 0 | 173.77 | A |  | 1587 | 3 | 0.13 | 1547 | 1.03 | 63 | 25 | 304 | 5:04 | 25 | 25 | 57 | 0 |  | 0 |  | 350 | N2 | 2022-03-15 00:16 | 2022-03-15 00:41 | 25 | 2022-03-15 00:15 | 26 |  |  |  |  | Y |  |  |  | Y | [5 empty] | 0 | 180.8 | [23 empty] | 6.09 | 4.98 | A | [9 empty] | 49 | 0 | 667 | 39 | 0 | 245 | 0 | 1121 | 0 | 672 | 0 | 0 | 162 | 56
2022-03-14 | B69615 | 2 | 중탄소 | AE4330VM2 |  | Al 탈산 | B | 18 | 85 | 48350 | 112.95 | C | C |  | C | 1 |  | 1 | 1540 | 1547 | 9300 |  |  | 9300 | 90.53 | 14 | 102724 | 1630 |  | Y | 54 | 49 | [7 empty] | 추창도 | 2 |  |  |  |  | Y |  | 110.95 | 12-8 | 288.22 | 0 | A |  | 1630 | 1 | 0.29 | 1567 | 1.2 | 74 | 40 | 539 | 8:59 | 18 | 18 | 0 | 120 |  | 294.96 | 0 | 0 | AR | 2022-03-15 01:52 | 2022-03-15 02:14 | 22 | 2022-03-15 01:38 | 36 | [12 empty] | 6 |  | 111.89 | 0 | [20 empty] | 1.15 |  |  | 0.27 | 0.27 | A | [9 empty] | 1606 | 0 | 1233 | 46 | 0 | 369 | 0 | 1111 | 0 | 465 | 0 | 0 | 125 | 30 |  |  | 6
2022-03-14 | A70213 | 1 | 고탄소 | AE1055LS |  | Al 탈산 | B | 32 | 21 | 54200 | 77.75 | C | C | C |  | 1 | 1 |  | 1520 | 1523 | 5600 |  |  | 5600 | 55.16 | 12 | 101520 | 1585 |  | Y | 41 | 29 | [7 empty] | 이호남 | 2 |  | Y |  |  |  |  | 93.05 | 12-3 | 0 | 207.68 | A |  | 1586 | 3 | 0.14 | 1545 | 1.17 | 61 | 23 | 273 | 4:33 | 25 | 25 | 58 | 0 |  | 0 |  | 400 | N2 | 2022-03-15 01:23 | 2022-03-15 01:49 | 26 | 2022-03-15 01:21 | 28 |  |  |  |  | Y |  |  |  | Y | [5 empty] | 0 | 162.02 | [23 empty] | 9.04 | 4.98 | A | [9 empty] | 66 | 0 | 804 | 14 | 0 | 212 | 0 | 902 | 0 | 674 | 0 | 0 | 157 | 30
2022-03-14 | A70214 | 1 | 고탄소 | AE1055LS |  | Al 탈산 | B | 37 | 32 | 52700 | 76.58 | C | C | C |  | 1 | 1 |  | 1520 | 1532 | 5200 |  |  | 5200 | 61.47 | 10 | 84600 | 1588 |  | Y | 41 | 31 | [7 empty] | 이호남 | 2 |  | Y |  |  |  |  | 101.6 | 12-10 | 0 | 164.68 | A |  | 1591 | 3 | 0.13 | 1550 | 1.17 | 66 | 27 | 285 | 4:45 | 25 | 25 | 59 | 0 |  | 0 |  | 400 | N2 | 2022-03-15 02:26 | 2022-03-15 02:51 | 25 | 2022-03-15 02:24 | 27 |  |  |  |  | Y |  |  |  | Y | [5 empty] | 0 | 157.86 | [23 empty] | 11.63 | 4.98 | A | [9 empty] | 49 | 0 | 835 | 17 | 0 | 222 | 0 | 747 | 0 | 555 | 0 | 0 | 97 | 37
2022-03-14 | B69616 | 2 | 중탄소 | AE4330VM2 |  | Al 탈산 | B | 36 | 86 | 49400 | 127.73 | C | C |  | C | 1 |  | 1 | 1540 | 1535 | 8300 |  |  | 8300 | 87.9 | 14 | 94430 | 1632 |  | Y | 57 | 43 | [7 empty] | 추창도 | 2 |  |  |  |  | Y |  | 103.5 | 12-1 | 345.76 | 0 | A |  | 1622 | 1 | 0.2 | 1561 | 1.32 | 68 | 35 | 365 | 6:05 | 18 | 18 | 0 | 121 |  | 31.43 | 0 | 0 | AR | 2022-03-15 03:20 | 2022-03-15 03:25 | 5 | 2022-03-15 02:46 | 39 | [12 empty] | 10 |  | 9.45 | 0 | [20 empty] | 1.03 |  |  | 0.5 | 0.5 | A | [9 empty] | 1429 | 0 | 996 | 33 | 0 | 470 | 0 | 1553 | 0 | 668 | 0 | 0 | 141 | 47 |  |  | 4
2022-03-14 | A70215 | 1 | 고탄소 | AE1055LS |  | Al 탈산 | B | 33 | 43 | 52300 | 80.08 | C | C | C |  | 1 | 1 |  | 1520 | 1546 | 4900 |  |  | 4900 | 57.92 | 10 | 84600 | 1596 |  | Y | 41 | 28 | [7 empty] | 이호남 | 2 |  | Y |  |  |  |  | 105.15 | 13-1 | 7.1 | 55.9 | A |  | 1586 | 3 | 0.13 | 1547 | 1.03 | 63 | 25 | 301 | 5:01 | 25 | 25 | 60 | 0 |  | 0 |  | 400 | N2 | 2022-03-15 03:32 | 2022-03-15 03:57 | 24 | 2022-03-15 03:30 | 26 |  |  |  |  | Y |  |  |  | Y | [5 empty] | 0 | 175.95 | [23 empty] | 0.03 | 0 | A | [9 empty] | 55 | 0 | 845 | 29 | 0 | 243 | 0 | 747 | 0 | 552 | 0 | 0 | 97 | 47
2022-03-14 | B69617 | 2 | 중탄소 | AE4330VM2 | TUNDISH교체전 | Al 탈산 | B | 11 | 87 | 49400 | 129.05 | C | C |  | C | 1 |  | 1 | 1540 | 1555 | 9000 |  |  | 9000 | 68.17 | 18 | 132023 | 1617 |  | Y | 54 | 46 | [7 empty] | 추창도 | 2 |  |  |  |  | Y |  | 107.8 | 12-4 | 355.26 | 0 | A |  | 1620 | 1 | 0.19 | 1557 | 1.28 | 64 | 34 | 680 | 11:20 | 18 | 18 | 0 | 122 |  | 25.92 | 0 | 0 | AR | 2022-03-15 04:38 | 2022-03-15 04:29 | -9 | 2022-03-15 04:06 | 23 |  |  |  |  | Y | [7 empty] | 2 |  | 12.78 | 0 | [20 empty] | 1.12 |  |  | 0.16 | 0.16 | A | [9 empty] | 1647 | 0 | 1241 | 34 | 0 | 370 | 0 | 1109 | 0 | 464 | 0 | 0 | 111 | 32 |  |  | 13
2022-03-14 | A70216 | 1 | 고탄소 | AE1055LS |  | Al 탈산 | B | 5 | 1 | 53500 | 78.92 | C | C | C |  | 1 | 1 |  | 1520 | 1571 | 5600 |  |  | 5600 | 66.19 | 10 | 84600 | 1599 |  | Y | 41 | 33 | [7 empty] | 이호남 | 2 |  | Y |  |  |  |  | 100.4 | 13-6 | 0 | 246.69 | A |  | 1609 | 3 | 0.13 | 1557 | 1.41 | 73 | 24 | 275 | 4:35 | 25 | 25 | 61 | 0 |  | 0 |  | 350 | N2 | 2022-03-15 04:32 | 2022-03-15 05:07 | 35 | 2022-03-15 04:31 | 37 |  |  |  |  | Y |  |  |  | Y | [5 empty] | 0 | 161.54 | [23 empty] | 2.61 | 0 | A | [9 empty] | 93 | 0 | 876 | 31 | 0 | 215 | 0 | 749 | 0 | 553 | 0 | 0 | 282 | 83
2022-03-14 | B69618 | 2 | 중탄소 | SFMN438VM2 | TUNDISH교체 | Si 탈산 | B | 16 | 53 | 52300 | 121.4 | C | C |  | C | 1 |  | 1 | 1540 | 1560 | 8700 |  |  | 8700 | 92.22 | 11 | 94336 | 1664 |  | Y | 55 | 42 | [7 empty] | 추창도 | 2 |  |  |  |  | Y |  | 103.1 | 12-7 | 0 | 254.64 | A |  | 1662 | 1 | 0.21 | 1581 | 1.65 | 90 | 38 | 346 | 5:46 | 18 | 20 | 0 | 123 |  | 69.22 | 0 | 0 | N2 | 2022-03-15 05:44 | 2022-03-15 06:06 | 22 | 2022-03-15 05:17 | 49 | [12 empty] | 20 |  | 0 | 18.59 | [19 empty] | 1.92 |  |  |  | 1.92 | 1.92 | A | [9 empty] | 0 | 0 | 1752 | 70 | 0 | 0 | 0 | 502 | 0 | 158 | 0 | 0 | 166 | 21 |  |  | 9 |  | 1
2022-03-14 | A70217 | 1 | 고탄소 | AE1055LS |  | Al 탈산 | B | 32 | 22 | 53500 | 84.42 | C | C | C |  | 1 | 1 |  | 1520 | 1533 | 5200 |  |  | 5200 | 51.22 | 12 | 101520 | 1590 |  | Y | 40 | 30 | [7 empty] | 이호남 | 2 |  | Y |  |  |  |  | 99.3 | 12-9 | 0 | 115.93 | A |  | 1589 | 3 | 0.13 | 1544 | 1.02 | 60 | 22 | 337 | 5:37 | 25 | 25 | 62 | 0 |  | 0 |  | 300 | N2 | 2022-03-15 05:38 | 2022-03-15 06:06 | 28 | 2022-03-15 05:38 | 28 |  |  |  |  | Y |  |  |  | Y | [5 empty] | 0 | 189.96 | [23 empty] | 7.4 | 0 | A | [9 empty] | 62 | 0 | 791 | 40 | 0 | 228 | 0 | 748 | 0 | 555 | 0 | 0 | 97 | 40
2022-03-14 | B69619 | 2 | 중탄소 | SFMN438VM2 |  | Si 탈산 | B | 18 | 86 | 47400 | 104.22 | C | C |  | A | 1 |  | 1 | 1540 | 1581 | 6500 |  |  | 6500 | 68.84 | 12 | 94416 | 1652 |  | Y | 41 | 38 | [7 empty] | 추창도 | 2 |  |  |  |  | Y |  | 105.5 | 12-3 | 26.65 | 181.19 | A |  | 1637 | 1 | 0.22 | 1575 | 1.24 | 84 | 37 | 258 | 4:18 | 18 | 18 | 0 | 124 |  | 41.6 | 0 | 0 | N2 | 2022-03-15 06:33 | 2022-03-15 07:08 | 36 | 2022-03-15 06:06 | 62 | [12 empty] | 5 |  | 0 | 12.66 | [20 empty] | 0.93 |  |  | 0.67 | 0.67 | A | [9 empty] | 0 | 0 | 1814 | 90 | 0 | 0 | 0 | 501 | 0 | 158 | 0 | 0 | 107 | 46 |  |  | 6
2022-03-14 | A70218 | 1 | 고탄소 | AE1055LS |  | Al 탈산 | B | 37 | 33 | 52200 | 79.12 | C | A | A |  | 1 | 1 |  | 1520 | 1538 | 5500 |  |  | 5500 | 54.18 | 12 | 101520 | 1584 |  | Y | 44 | 32 | [7 empty] | 이호남 | 2 | [8 empty] | 0 | 128.46 | A |  | 1584 | 3 | 0.14 | 1551 | 1 | 67 | 29 | 290 | 4:50 | 25 | 25 | 63 | 0 |  | 0 |  | 300 | N2 | 2022-03-15 06:43 | 2022-03-15 07:02 | 19 | 2022-03-15 06:41 | 21 |  |  |  |  | Y |  |  |  | Y | [5 empty] | 0 | 142.96 | [23 empty] | 0.1 | 0 | A | [9 empty] | 132 | 0 | 1092 | 22 | 0 | 195 | 0 | 753 | 0 | 555 | 0 | 0 | 97 | 33
2022-03-14 | B69620 | 2 | 중탄소 | SFMN438VM2 |  | Si 탈산 | B | 36 | 87 | 49650 | 108.17 | C | A |  | A | 1 |  | 1 | 1540 | 1531 | 8300 |  |  | 8300 | 87.98 | 11 | 94336 | 1643 |  | Y | 48 | 43 | [15 empty] | 103.65 | 12-1 | 0 | 269.19 | A |  | 1637 | 1 | 0.3 | 1575 | 1.46 | 84 | 38 | 304 | 5:04 | 18 | 18 | 0 | 125 |  | 43.31 | 0 | 0 | N2 | 2022-03-15 07:46 | 2022-03-15 08:16 | 30 | 2022-03-15 07:25 | 51 | [12 empty] | 4 |  | 0 | 13.1 | [20 empty] | 1.24 |  |  | 0.55 | 0.55 | A | [9 empty] | 137 | 0 | 1837 | 90 | 0 | 0 | 0 | 500 | 0 | 160 | 0 | 0 | 56 | 20 |  |  | 6
2022-03-15 | A70219 | 1 | 고탄소 | AE1055LS |  | Al 탈산 | B | 33 | 44 | 52300 | 82.62 | A | A | A |  | 1 | 1 |  | 1520 | 1555 | 4900 |  |  | 4900 | 48.27 | 12 | 101520 | 1595 |  | Y | 40 | 29 |  |  | A70216 |  |  |  |  | 조관훈 | 2 |  | Y |  |  |  |  | 108.3 | 13-4 | 0 | 212.16 | A |  | 1595 | 3 | 0.13 | 1550 | 1.07 | 66 | 23 | 300 | 5:00 | 25 | 25 | 64 | 0 |  | 0 |  | 300 | N2 | 2022-03-15 07:50 | 2022-03-15 08:03 | 13 | 2022-03-15 07:43 | 20 |  |  |  |  | Y |  |  |  | Y | [5 empty] | 0 | 165.32 | [23 empty] | 1.42 | 0 | A | [9 empty] | 64 | 0 | 901 | 0 | 0 | 183 | 0 | 859 | 0 | 647 | 0 | 0 | 143 | 32
2022-03-15 | B69621 | 2 | 중탄소 | SFMN438VM2 | 연주종료 | Si 탈산 | B | 11 | 88 | 49000 | 109.15 | A | A |  | A | 1 |  | 1 | 1540 | 1546 | 7100 |  |  | 7100 | 70.05 | 13 | 101351 | 1646 |  | Y | 43 | 39 | [7 empty] | 박용우 | 2 | [6 empty] | 99.3 | 11-6 | 0 | 278.9 | A |  | 1629 | 1 | 0.31 | 1572 | 1.13 | 81 | 37 | 337 | 5:37 | 18 | 18 | 0 | 126 |  | 38.36 | 0 | 0 | N2 | 2022-03-15 08:51 | 2022-03-15 09:20 | 29 | 2022-03-15 08:31 | 49 | [12 empty] | 4 |  | 0 | 12.27 | [20 empty] | 1.064 |  |  | 0.62 | 0.62 | A | [9 empty] | 118 | 0 | 1764 | 46 | 0 | 0 | 0 | 500 | 0 | 209 | 0 | 0 | 94 | 0 |  |  | 6
2022-03-15 | A70220 | 1 | 고탄소 | AE1055LS | TUNDISH교체전 | Al 탈산 | B | 5 | 2 | 54800 | 80.12 | A | A | A |  | 1 | 1 |  | 1520 | 1548 | 6900 |  |  | 6900 | 74.67 | 12 | 92412 | 1585 |  | Y | 44 | 36 |  |  | A70217 |  |  |  |  | 조관훈 | 2 |  | Y |  |  |  |  | 102.55 | 13-8 | 0.01 | 248.67 | A |  | 1585 | 3 | 0.13 | 1554 | 0.86 | 70 | 22 | 271 | 4:31 | 25 | 25 | 65 | 0 |  | 0 |  | 300 | N2 | 2022-03-15 09:01 | 2022-03-15 09:25 | 23 | 2022-03-15 09:01 | 23 |  |  |  |  | Y |  |  |  | Y | [5 empty] | 0 | 9.93 | [23 empty] | 2.94 | 0 | A | [9 empty] | 76 | 0 | 873 | 0 | 0 | 183 | 0 | 848 | 0 | 614 | 0 | 0 | 191 | 64
2022-03-15 | B69622 | 2 | 중탄소 | SCM440 | 교체, 잔강최소화전 | Al 탈산 | B | 32 | 23 | 54550 | 99.82 | A | A | A |  | 1 | 1 |  | 1540 | 1546 | 8400 |  |  | 8400 | 111.28 | 10 | 75485 | 1645 |  | N | 63 | 46 |  |  | A70218 | 05 |  |  |  | 박용우 | [7 empty] | 93.1 | 12-2 | 225.35 | 0.03 | A |  | 1643 | 3 | 0.16 | 1602 | 1.17 | 106 | 45 | 247 | 4:07 | 15 | 22 | 66 | 0 |  | 0 |  | 500 | N2 | 2022-03-15 09:56 | 2022-03-15 10:49 | 53 | 2022-03-15 09:54 | 55 | [14 empty] | 111.53 | 35.04 | [19 empty] | 1.85 |  |  |  | 42.44 | 0 | A | [9 empty] | 1165 | 0 | 56 | 0 | 0 | 87 | 0 | 702 | 0 | 209 | 0 | 0 | 51 | 9 |  |  | 7
2022-03-15 | A70221 | 1 | 고탄소 | SM50CM6 | 잔강최소화 | Al 탈산 | B | 16 | 54 | 51600 | 91.27 | A | A | A |  | 1 | 1 |  | 1520 | 1543 | 7300 |  |  | 7300 | 61.63 | 14 | 118454 | 1595 |  | Y | 42 | 38 |  |  | A70219 |  |  |  |  | 조관훈 | 2 | [6 empty] | 105.85 | 12-9 | 0 | 305.66 | A |  | 1595 | 3 | 0.14 | 1558 | 0.77 | 71 | 9 | 326 | 5:26 | 25 | 26 | 67 | 0 |  | 0 |  | 400 | N2 | 2022-03-15 11:13 | 2022-03-15 12:03 | 50 | 2022-03-15 11:11 | 52 |  |  |  |  | Y |  |  |  | Y | [5 empty] | 109.02 | 125.32 | [23 empty] | 57.93 | 0 | A | [9 empty] | 157 | 47 | 763 | 0 | 0 | 184 | 0 | 992 | 0 | 692 | 0 | 0 | 183 | 31
2022-03-15 | A70222 | 1 | 고탄소 | SM55C | 유사강종연연주 | Al 탈산 | B | 33 | 45 | 53100 | 77.33 | A | A | A |  | 1 | 1 |  | 1520 | 1527 | 5700 |  |  | 5700 | 57.3 | 12 | 99475 | 1600 |  | Y | 44 | 31 |  |  | A70220 |  |  |  |  | 조관훈 | 2 |  | Y | [6 empty] | 0 | 224.96 | A |  | 1605 | 3 | 0.15 | 1565 | 1.25 | 77 | 26 | 288 | 4:48 | 15 | 15 | 68 | 0 |  | 0 |  | 400 | N2 | 2022-03-15 12:07 | 2022-03-15 13:02 | 55 | 2022-03-15 12:06 | 57 |  |  |  |  | N |  |  |  | Y | [5 empty] | 0 | 159.97 | [23 empty] | 63.59 | 0 | A | [9 empty] | 0 | 0 | 746 | 0 | 0 | 156 | 0 | 498 | 0 | 400 | 0 | 0 | 97 | 60
2022-03-15 | A70223 | 1 | 고탄소 | AE1055LS | 유사강종연연주 | Al 탈산 | B | 37 | 34 | 52800 | 91.43 | A | A | A |  | 1 | 1 |  | 1520 | 1546 | 6200 |  |  | 6200 | 122.14 | 6 | 50760 | 1605 |  | Y | 45 | 38 | [7 empty] | 조관훈 | 2 |  |  |  |  | Y |  | 107.05 | 13-5 | 0 | 325.13 | A |  | 1605 | 3 | 0.14 | 1556 | 1.11 | 72 | 25 | 340 | 5:40 | 25 | 25 | 69 | 0 |  | 0 |  | 360 | N2 | 2022-03-15 13:26 | 2022-03-15 14:14 | 48 | 2022-03-15 13:24 | 50 |  |  |  |  | Y |  |  |  | Y | [5 empty] | 0 | 206.68 | [23 empty] | 0.01 | 0 | A | [9 empty] | 59 | 0 | 887 | 27 | 0 | 237 | 0 | 994 | 0 | 651 | 0 | 0 | 117 | 35
2022-03-15 | B69623 | 2 | 중탄소 | SCM440I |  | Al 탈산 | I | 11 | 89 | 49500 | 104.78 | A | A |  | B | 1 |  | 1 | 1560 | 1533 | 9800 |  |  | 9800 | 112.64 | 6 | 87000 | 1652 |  | INGOT | 56 | 51 | [7 empty] | 박용우 | [5 empty] | Y |  | 100.6 | 11-8 | 260.98 | 0 | A |  | 1645 | 1 | 0.3 | 1570 | 1.97 | 75 |  | 326 | 5:26 | 20 | 21 | 0 | 1 | 30 | 32.41 | 0 | 0 | AR | 2022-03-15 14:26 |  | 18 | 2022-03-15 14:14 | [5 empty] | Y | [7 empty] | 1 | 4.5 | 10.72 | 0 | [18 empty] | 1.1 |  |  |  |  | 0.06 | 0.06 | A | [9 empty] | 1455 | 0 | 269 | 24 | 0 | 102 | 0 | 814 | 0 | 417 | 0 | 0 | 227 | 0
2022-03-15 | A70224 | 1 | 고탄소 | AE1055LS |  | Al 탈산 | B | 5 | 3 | 53800 | 93.82 | A | A | B |  | 1 | 1 |  | 1520 | 1564 | 5100 |  |  | 5100 | 50.24 | 12 | 101520 | 1588 |  | Y | 43 | 31 |  |  | A70221 |  |  |  |  | 조관훈 | 2 | [6 empty] | 109.7 | 14-6 | 0.01 | 197.73 | A |  | 1589 | 3 | 0.14 | 1539 | 1 | 55 | 22 | 251 | 4:11 | 25 | 25 | 70 | 0 |  | 0 |  | 400 | N2 | 2022-03-15 14:38 | 2022-03-15 15:15 | 36 | 2022-03-15 14:36 | 38 |  |  |  |  | Y |  |  |  | Y | [5 empty] | 0 | 248.51 | [23 empty] | 0.04 | 0 | A | [9 empty] | 20 | 0 | 829 | 0 | 0 | 179 | 0 | 693 | 0 | 400 | 0 | 0 | 154 | 63 |  |  |  | 0
2022-03-15 | B69624 | 2 | 고탄소 | AE1055LS |  | Al 탈산 | B | 16 | 55 | 51950 | 115.45 | A | B | B |  | 1 | 1 |  | 1530 | 1553 | 8300 |  |  | 8300 | 81.76 | 12 | 101520 | 1626 |  | Y | 62 | 28 | 전기로1기 전극 뿌러져서 강종변경 작업지연 | [6 empty] | 박용우 | 2 | [6 empty] | 102.25 | 12-5 | 0 | 160.2 | A |  | 1607 | 3 | 0.14 | 1565 | 0.81 | 81 | 40 | 286 | 4:46 | 25 | 25 | 71 | 0 |  | 0 |  | 550 | N2 | 2022-03-15 15:45 | 2022-03-15 16:16 | 31 | 2022-03-15 15:44 | 32 |  |  |  |  | Y |  |  |  | Y | [5 empty] | 0 | 314.49 | [23 empty] | 1.39 | 0 | A | [9 empty] | 0 | 0 | 172 | 11 | 0 | 54 | 0 | 1263 | 0 | 514 | 0 | 0 | 230 | 23
2022-03-15 | A70225 | 1 | 고탄소 | AE1055LS |  | Al 탈산 | B | 32 | 24 | 53800 | 122.88 | B | B | B |  | 1 | 1 |  | 1520 | 1573 | 6500 |  |  | 6500 | 76.83 | 10 | 84600 | 1611 |  | Y | 76 | 38 | B69623(SCM440I) 조괴잔강 5톤합탕 | [6 empty] | 김형철 | 2 |  | Y |  |  |  |  | 99.95 | 12-10 | 0 | 340.75 | A |  | 1609 | 3 | 0.14 | 1569 | 0.89 | 85 | 39 | 297 | 4:57 | 25 | 25 | 72 | 0 |  | 0 |  | 550 | N2 | 2022-03-15 16:32 | 2022-03-15 17:14 | 42 | 2022-03-15 16:30 | 44 |  |  |  |  | Y |  |  |  | Y | [5 empty] | 0 | 267.73 | [23 empty] | 0.01 | 0 | A | [9 empty] | 0 | 0 | 870 | 9 | 0 | 204 | 0 | 497 | 0 | 399 | 0 | 0 | 0 | 19
2022-03-15 | B69625 | 2 | 중탄소 | SM45C | 연주시작 | Si 탈산 | B | 33 | 46 | 52700 | 124.18 | B | B |  | B | 1 |  | 1 | 1540 | 1537 | 8000 |  |  | 8000 | 85.63 | 11 | 93429 | 1657 |  | Y | 51 | 40 | 조괴장 4톤 처리 |  | B69623 | 04 |  |  |  | 임승우 | 2 |  |  |  |  | Y |  | 102.55 | 12-7 | 2.75 | 176.66 | A |  | 1643 | 1 | 0.3 | 1574 | 1.2 | 81 | 49 | 404 | 6:44 | 15 | 15 | 0 | 3 |  | 34.35 | 0 | 0 | N2 | 2022-03-15 17:12 | 2022-03-15 17:22 | 10 | 2022-03-15 16:38 | 43 |  |  |  |  | N | [7 empty] | 2 | 4.5 | 0 | 16.79 | [19 empty] | 1.38 |  |  |  | 0.1 | 0.1 | A | [9 empty] | 0 | 0 | 249 | 24 | 0 | 49 | 0 | 752 | 0 | 0 | 0 | 0 | 151 | 0 |  |  | 6 |  | 1
2022-03-15 | A70226 | 1 | 고탄소 | AE1055LS |  | Al 탈산 | B | 35 | 1 | 54200 | 82.82 | B | B | B |  | 1 | 1 |  | 1520 | 1562 | 5400 |  |  | 5400 | 53.19 | 12 | 101520 | 1598 | 351 | Y | 42 | 31 | [7 empty] | 김형철 | 2 |  | Y |  |  |  |  | 106.1 | 14-2 | 0 | 252.98 | A |  | 1598 | 3 | 0.2 | 1554 | 1.1 | 70 | 31 | 419 | 6:59 | 25 | 25 | 73 | 0 |  | 0 |  | 550 | N2 | 2022-03-15 17:36 | 2022-03-15 18:11 | 35 | 2022-03-15 17:35 | 36 |  |  |  |  | Y |  |  |  | Y | [5 empty] | 0 | 243.69 | [23 empty] | 1.31 | 0 | A | [9 empty] | 110 | 0 | 868 | 31 | 0 | 181 | 0 | 646 | 0 | 499 | 0 | 0 | 97 | 53
2022-03-15 | B69626 | 2 | 중탄소 | SM45C |  | Si 탈산 | B | 36 | 88 | 48800 | 91.9 | B | B |  | B | 1 |  | 1 | 1540 | 1527 | 7700 |  |  | 7700 | 82.47 | 11 | 93368 | 1630 |  | Y | 47 | 40 | [7 empty] | 임승우 | 2 | [6 empty] | 100 | 11-7 | 0 | 264.58 | A |  | 1621 | 1 | 0.3 | 1560 | 0 | 67 | 30 | 318 | 5:18 | 15 | 16 | 0 | 4 |  | 37.32 | 0 | 0 | N2 | 2022-03-15 18:01 | 2022-03-15 18:26 | 25 | 2022-03-15 17:50 | 36 |  |  |  |  | N | [7 empty] | 3 | 5 | 0 | 19 | [23 empty] | 0.15 | 0.15 | A | [9 empty] | 0 | 0 | 358 | 35 | 0 | 39 | 0 | 753 | 0 | 0 | 0 | 0 | 160 | 16 |  |  | 4
2022-03-15 | A70227 | 1 | 고탄소 | AE1055LS |  | Al 탈산 | B | 37 | 35 | 51900 | 81.92 | B | B | B |  | 1 | 1 |  | 1520 | 1527 | 5600 |  |  | 5600 | 55.16 | 12 | 101520 | 1588 |  | Y | 41 | 30 | [7 empty] | 김형철 | 2 |  | Y |  |  |  |  | 106.85 | 13-4 | 0 | 267.5 | A |  | 1588 | 3 | 0.18 | 1553 | 0.92 | 69 | 26 | 267 | 4:27 | 25 | 25 | 74 | 0 |  | 0 |  | 550 | N2 | 2022-03-15 18:36 | 2022-03-15 19:12 | 36 | 2022-03-15 18:33 | 38 |  |  |  |  | Y |  |  |  | Y | [5 empty] | 0 | 230.96 | [23 empty] | 0 | 0 | A | [9 empty] | 95 | 0 | 932 | 0 | 0 | 182 | 0 | 644 | 0 | 497 | 0 | 0 | 0 | 27
2022-03-15 | B69627 | 2 | 중탄소 | SM45C |  | Si 탈산 | B | 31 | 60 | 52300 | 87.15 | B | B |  | B | 1 |  | 1 | 1540 | 1513 | 8000 |  |  | 8000 | 82.27 | 15 | 97245 | 1635 |  | Y | 45 | 37 | 출강온도낮아서 9탭 사용.. |  | B69624 | 07 |  |  |  | 임승우 | 2 | [6 empty] | 105.1 | 12-7 | 15.97 | 58.73 | A |  | 1627 | 1 | 0.29 | 1562 | 0 | 69 | 33 | 291 | 4:51 | 15 | 16 | 0 | 5 | 20 | 35.61 | 0 | 0 | N2 | 2022-03-15 19:04 | 2022-03-15 19:27 | 23 | 2022-03-15 18:53 | 34 |  |  |  |  | N | [7 empty] | 3 | 4 | 0 | 15.78 | [23 empty] | 0.16 | 0.16 | A | [9 empty] | 0 | 0 | 259 | 11 | 0 | 46 | 0 | 702 | 0 | 0 | 0 | 0 | 183 | 16 |  |  | 4
2022-03-15 | A70228 | 1 | 고탄소 | AE1055LS |  | Al 탈산 | B | 5 | 4 | 54500 | 81.85 | B | B | B |  | 1 | 1 |  | 1520 | 1559 | 5300 |  |  | 5300 | 52.21 | 12 | 101520 | 1589 |  | Y | 43 | 31 | [7 empty] | 김형철 | 2 |  |  | Y |  |  |  | 106.05 | 14-1 | 0.01 | 116.71 | A |  | 1589 | 3 | 0.17 | 1543 | 1.18 | 59 | 33 | 275 | 4:35 | 25 | 25 | 75 | 0 |  | 0 |  | 550 | N2 | 2022-03-15 19:41 | 2022-03-15 20:14 | 32 | 2022-03-15 19:40 | 33 |  |  |  |  | Y |  |  |  | Y | [5 empty] | 0 | 232.43 | [23 empty] | 1.36 | 0 | A | [9 empty] | 51 | 0 | 766 | 11 | 0 | 188 | 0 | 871 | 0 | 636 | 0 | 0 | 75 | 47
2022-03-15 | B69628 | 2 | 중탄소 | SM45C |  | Si 탈산 | B | 16 | 56 | 51750 | 79.72 | B | B |  | B | 1 |  | 1 | 1540 | 1517 | 6800 |  |  | 6800 | 74.92 | 14 | 90762 | 1620 |  | Y | 39 | 34 | [7 empty] | 임승우 | 2 | [6 empty] | 96.85 | 11-10 | 0 | 169.55 | A |  | 1613 | 1 | 0.28 | 1561 | 0 | 68 | 32 | 303 | 5:03 | 15 | 15 | 0 | 6 | 20 | 32.7 | 0 | 0 | N2 | 2022-03-15 20:05 | 2022-03-15 20:30 | 24 | 2022-03-15 19:57 | 33 |  |  |  |  | N | [7 empty] | 2 | 4.6 | 0 | 14.39 | [23 empty] | 0.06 | 0.06 | A | [9 empty] | 0 | 0 | 285 | 13 | 0 | 48 | 0 | 752 | 0 | 0 | 0 | 0 | 149 | 0
2022-03-15 | A70229 | 1 | 고탄소 | AE1055LS |  | Al 탈산 | B | 32 | 25 | 53700 | 80.65 | B | B | B |  | 1 | 1 |  | 1520 | 1560 | 4900 |  |  | 4900 | 57.92 | 10 | 84600 | 1592 |  | Y | 42 | 26 | [7 empty] | 김형철 | 2 |  |  | Y |  |  |  | 101.8 | 13-1 | 0 | 245.68 | A |  | 1592 | 3 | 0.17 | 1552 | 1.05 | 68 | 26 | 262 | 4:22 | 25 | 25 | 76 | 0 |  | 0 |  | 550 | N2 | 2022-03-15 20:46 | 2022-03-15 21:14 | 27 | 2022-03-15 20:45 | 28 |  |  |  |  | Y |  |  |  | Y | [5 empty] | 0 | 229.83 | [23 empty] | 2.74 | 0 | A | [9 empty] | 25 | 0 | 791 | 0 | 0 | 190 | 0 | 898 | 0 | 644 | 0 | 0 | 65 | 26
2022-03-15 | B69629 | 2 | 중탄소 | SM45C |  | Si 탈산 | B | 29 | 1 | 54050 | 82.07 | B | B |  | B | 1 |  | 1 | 1540 | 1522 | 7600 |  |  | 7600 | 78.15 | 15 | 97245 | 1626 | 364 | Y | 41 | 36 | 대보수래들.연주 쫒겨 9텝사용 | [6 empty] | 임승우 | 2 | [6 empty] | 102.85 | 13-8 | 1.45 | 26.38 | A |  | 1623 | 1 | 0.3 | 1567 | 0 | 74 | 28 | 301 | 5:01 | 15 | 16 | 0 | 7 |  | 29.8 | 0 | 0 | N2 | 2022-03-15 21:19 | 2022-03-15 21:33 | 14 | 2022-03-15 21:09 | 23 |  |  |  |  | N | [7 empty] | 3 | 3.5 | 0 | 9.12 | [23 empty] | 0.12 | 0.12 | A | [9 empty] | 0 | 0 | 326 | 27 | 0 | 53 | 0 | 620 | 0 | 0 | 0 | 0 | 149 | 42
2022-03-15 | A70230 | 1 | 고탄소 | AE1055LS |  | Al 탈산 | B | 35 | 2 | 54500 | 80.15 | B | B | B |  | 1 | 1 |  | 1520 | 1539 | 4700 |  |  | 4700 | 55.56 | 10 | 84600 | 1592 |  | Y | 42 | 25 | [7 empty] | 김형철 | 2 |  | Y |  |  |  |  | 99.3 | 13-4 | 0 | 155.9 | A |  | 1592 | 3 | 0.17 | 1545 | 1.07 | 61 | 25 | 298 | 4:58 | 25 | 25 | 77 | 0 |  | 0 |  | 500 | N2 | 2022-03-15 21:53 | 2022-03-15 22:11 | 18 | 2022-03-15 21:51 | 20 |  |  |  |  | Y |  |  |  | Y | [5 empty] | 0 | 254.41 | [23 empty] | 0.02 | 0 | A | [9 empty] | 54 | 0 | 803 | 0 | 0 | 146 | 0 | 865 | 0 | 608 | 0 | 0 | 94 | 30
2022-03-15 | B69630 | 2 | 중탄소 | SM45C |  | Si 탈산 | B | 33 | 47 | 52250 | 78.65 | B | B |  | C | 1 |  | 1 | 1540 | 1525 | 6000 |  |  | 6000 | 57.84 | 16 | 103728 | 1605 | 361 | Y | 36 | 30 | [7 empty] | 임승우 | 2 | [6 empty] | 104.75 | 12-9 | 10.84 | 203.85 | A |  | 1599 | 1 | 0.26 | 1554 | 1.32 | 61 | 23 | 364 | 6:04 | 15 | 15 | 0 | 8 |  | 20.18 | 0 | 0 | N2 | 2022-03-15 22:18 | 2022-03-15 22:41 | 24 | 2022-03-15 22:08 | 33 | [12 empty] | 1 |  | 0 | 6.23 | [23 empty] | 0.16 | 0.16 | A | [9 empty] | 0 | 0 | 278 | 26 | 0 | 37 | 0 | 685 | 0 | 0 | 0 | 0 | 165 | 5 |  |  | 4
2022-03-15 | A70231 | 1 | 고탄소 | AE1055LS |  | Al 탈산 | B | 37 | 36 | 52200 | 75.52 | B | C | C |  | 1 | 1 |  | 1520 | 1579 | 4500 |  |  | 4500 | 44.33 | 12 | 101520 | 1592 |  | Y | 40 | 26 | [7 empty] | 김형철 | 2 |  | Y |  |  |  |  | 103.6 | 13-1 | 0 | 230.94 | A |  | 1586 | 3 | 0.17 | 1546 | 1.14 | 62 | 24 | 284 | 4:44 | 25 | 25 | 78 | 0 |  | 0 |  | 450 | N2 | 2022-03-15 22:58 | 2022-03-15 23:16 | 18 | 2022-03-15 22:57 | 19 |  |  |  |  | Y |  |  |  | Y | [5 empty] | 0 | 176.39 | [23 empty] | 4.7 | 0 | A | [9 empty] | 69 | 0 | 912 | 13 | 0 | 248 | 0 | 1103 | 0 | 803 | 0 | 0 | 159 | 28
2022-03-15 | B69631 | 2 | 중탄소 | SM45C |  | Si 탈산 | B | 31 | 61 | 49800 | 69.07 | C | C |  | C | 1 |  | 1 | 1540 | 1538 | 5500 |  |  | 5500 | 60.6 | 14 | 90762 | 1603 |  | Y | 31 | 28 | [7 empty] | 추창도 | 2 |  |  |  |  | Y |  | 103 | 12-5 | 0 | 110.07 | A |  | 1606 | 1 | 0.27 | 1557 | 1.53 | 64 | 23 | 297 | 4:57 | 15 | 15 | 0 | 9 |  | 22.98 | 0 | 0 | N2 | 2022-03-15 23:24 | 2022-03-15 23:50 | 26 | 2022-03-15 23:17 | 33 | [14 empty] | 0 | 6.32 | [23 empty] | 0 | 0 | A | [9 empty] | 0 | 0 | 266 | 30 | 0 | 38 | 0 | 500 | 0 | 0 | 0 | 0 | 127 | 34
2022-03-15 | A70232 | 1 | 고탄소 | AE1055LS |  | Al 탈산 | B | 5 | 5 | 53900 | 83.27 | C | C | C |  | 1 | 1 |  | 1520 | 1538 | 5500 |  |  | 5500 | 54.18 | 12 | 101520 | 1586 |  | Y | 41 | 32 | [7 empty] | 이호남 | 2 |  | Y |  |  |  |  | 101.65 | 13-6 | 0 | 290.14 | A |  | 1586 | 3 | 0.16 | 1548 | 0.93 | 64 | 23 | 290 | 4:50 | 25 | 25 | 79 | 0 |  | 0 |  | 400 | N2 | 2022-03-16 00:13 | 2022-03-16 00:35 | 22 | 2022-03-16 00:12 | 22 |  |  |  |  | Y |  |  |  | Y | [5 empty] | 0 | 198.33 | [23 empty] | 10.61 | 0 | A | [9 empty] | 63 | 0 | 845 | 14 | 0 | 167 | 0 | 902 | 0 | 649 | 0 | 0 | 169 | 49
2022-03-15 | B69632 | 2 | 중탄소 | SM45C |  | Si 탈산 | B | 16 | 57 | 51500 | 90.77 | C | C |  | C | 1 |  | 1 | 1540 | 1557 | 5600 |  |  | 5600 | 53.99 | 16 | 103728 | 1604 | 360 | Y | 39 | 30 | [7 empty] | 추창도 | 2 |  |  |  |  | Y |  |  |  | 0 | 202.01 | A |  | 1605 | 1 | 0.3 | 1554 | 1.42 | 61 | 25 | 209 | 3:29 | 15 | 16 | 0 | 10 |  | 19.43 | 0 | 0 | N2 | 2022-03-16 00:47 | 2022-03-16 00:59 | 13 | 2022-03-16 00:30 | 29 |  |  |  |  | N | [7 empty] | 2 |  | 0 | 5.06 | [23 empty] | 0.2 | 0.2 | A | [9 empty] | 0 | 0 | 204 | 20 | 0 | 42 | 0 | 700 | 0 | 411 | 0 | 0 | 123 | 55
2022-03-15 | A70233 | 1 | 고탄소 | AE1055LS |  | Al 탈산 | B | 32 | 26 | 53600 | 75.33 | C | C | C |  | 1 | 1 |  | 1520 | 1523 | 6000 |  |  | 6000 | 59.1 | 12 | 101520 | 1586 |  | Y | 41 | 31 | [7 empty] | 이호남 | 2 |  | Y |  |  |  |  | 102.05 | 13-1 | 5.51 | 158.92 | A |  | 1586 | 3 | 0.16 | 1549 | 1.09 | 65 | 28 | 262 | 4:22 | 25 | 25 | 80 | 0 |  | 0 |  | 450 | N2 | 2022-03-16 01:34 | 2022-03-16 01:48 | 15 | 2022-03-16 01:33 | 16 |  |  |  |  | Y |  |  |  | Y | [5 empty] | 0 | 166.05 | [23 empty] | 13.73 | 0 | A | [9 empty] | 54 | 0 | 817 | 0 | 0 | 160 | 0 | 1048 | 0 | 702 | 0 | 0 | 195 | 10
2022-03-15 | B69633 | 2 | 중탄소 | SM45C |  | Si 탈산 | B | 29 | 2 | 54950 | 78.4 | C | C |  | C | 1 |  | 1 | 1540 | 1525 | 6400 |  |  | 6400 | 60.95 | 14 | 105004 | 1607 |  | Y | 37 | 32 | [7 empty] | 추창도 | 2 |  |  |  |  | Y |  |  |  | 10.89 | 179.87 | A |  | 1608 | 1 | 0.27 | 1556 | 1.44 | 63 | 19 | 284 | 4:44 | 15 | 15 | 0 | 11 |  | 23.39 | 0 | 0 | N2 | 2022-03-16 01:43 | 2022-03-16 02:08 | 25 | 2022-03-16 01:36 | 32 | [14 empty] | 0 | 6.15 | [23 empty] | 0 | 0 | A | [9 empty] | 0 | 0 | 304 | 20 | 0 | 38 | 0 | 499 | 0 | 413 | 0 | 0 | 126 | 27
2022-03-15 | A70234 | 1 | 고탄소 | AE1055LS |  | Al 탈산 | B | 35 | 3 | 54500 | 75.18 | C | C | C |  | 1 | 1 |  | 1520 | 1588 | 4100 |  |  | 4100 | 40.39 | 12 | 101520 | 1583 |  | Y | 42 | 28 | [7 empty] | 이호남 | 2 |  | Y |  |  |  |  | 105.8 | 14-1 | 0 | 121.74 | A |  | 1585 | 3 | 0.17 | 1543 | 1.2 | 59 | 28 | 315 | 5:15 | 25 | 25 | 81 | 0 |  | 0 |  | 400 | N2 | 2022-03-16 02:36 | 2022-03-16 02:57 | 21 | 2022-03-16 02:35 | 22 |  |  |  |  | Y |  |  |  | Y | [5 empty] | 0 | 162.33 | [23 empty] | 18.3 | 0 | A | [9 empty] | 104 | 0 | 847 | 21 | 0 | 221 | 0 | 893 | 0 | 638 | 0 | 0 | 169 | 30
2022-03-15 | B69634 | 2 | 중탄소 | SM45C | 잔강최소화전 | Si 탈산 | B | 33 | 48 | 52950 | 76.67 | C | C |  | C | 1 |  | 1 | 1540 | 1578 | 4300 |  |  | 4300 | 45.77 | 12 | 93947 | 1608 |  | Y | 32 | 27 | [7 empty] | 추창도 | 2 |  |  |  |  | Y |  | 96.25 | 12-1 | 0.03 | 149.42 | A |  | 1607 | 1 | 0.27 | 1560 | 1.47 | 67 | 24 | 208 | 3:28 | 15 | 16 | 0 | 12 | 30 | 19.02 | 0 | 0 | N2 | 2022-03-16 02:53 | 2022-03-16 03:22 | 29 | 2022-03-16 02:40 | 42 |  |  |  |  | N | [9 empty] | 0 | 4.92 | [23 empty] | 0 | 0 | A | [9 empty] | 0 | 0 | 224 | 13 | 0 | 34 | 0 | 500 | 0 | 209 | 0 | 0 | 67 | 30
2022-03-15 | A70235 | 1 | 고탄소 | AE1055LS |  | Al 탈산 | B | 30 | 1 | 54300 | 78.9 | C | C | C |  | 1 | 1 |  | 1520 | 1553 | 6900 |  |  | 6900 | 67.97 | 12 | 101520 | 1607 |  | Y | 40 | 37 | [7 empty] | 이호남 | 2 |  | Y |  |  |  |  | 104 | 13-10 | 0 | 194.14 | A |  | 1606 | 3 | 0.16 | 1559 | 1.24 | 75 | 24 | 279 | 4:39 | 25 | 25 | 82 | 0 |  | 0 |  | 300 | N2 | 2022-03-16 03:42 | 2022-03-16 04:06 | 24 | 2022-03-16 03:41 | 25 |  |  |  |  | Y |  |  |  | Y | [5 empty] | 0 | 160.39 | [23 empty] | 23.01 | 0 | A | [9 empty] | 62 | 0 | 874 | 13 | 0 | 188 | 0 | 1208 | 0 | 821 | 0 | 0 | 379 | 50
2022-03-15 | B69635 | 2 | 중탄소 | AE1548 | 잔강최소화 | Al 탈산 | B | 31 | 62 | 49850 | 113.45 | C | C |  | C | 1 |  | 1 | 1540 | 1515 | 8200 |  |  | 8200 | 87.39 | 14 | 93828 | 1619 |  | Y | 46 | 41 | [7 empty] | 추창도 | 2 |  |  |  |  | Y |  | 95.55 | 11-7 | 0 | 209.3 | A |  | 1627 | 1 | 0.33 | 1556 | 1.71 | 68 | 25 | 360 | 6:00 | 15 | 15 | 0 | 13 |  | 46.25 | 0 | 0 | N2 | 2022-03-16 04:30 | 2022-03-16 04:51 | 21 | 2022-03-16 03:56 | 55 | [12 empty] | 3 |  | 0 | 10.14 | [20 empty] | 0.71 |  |  | 0.34 | 0.34 | A | [9 empty] | 21 | 0 | 1362 | 61 | 0 | 119 | 0 | 704 | 0 | 414 | 0 | 0 | 52 | 19 |  |  | 4
2022-03-15 | A70236 | 1 | 고탄소 | AE1055LS |  | Al 탈산 | B | 5 | 6 | 54300 | 79.93 | C | C | C |  | 1 | 1 |  | 1520 | 1537 | 5100 |  |  | 5100 | 50.24 | 12 | 101520 | 1589 | 366 | Y | 41 | 27 | [7 empty] | 이호남 | 2 |  | Y | [6 empty] | 0 | 238.19 | A |  | 1590 | 3 | 0.17 | 1548 | 1.08 | 64 | 25 | 272 | 4:32 | 25 | 25 | 83 | 0 |  | 0 |  | 400 | N2 | 2022-03-16 04:43 | 2022-03-16 05:08 | 25 | 2022-03-16 04:43 | 26 |  |  |  |  | Y |  |  |  | Y | [5 empty] | 0 | 183.47 | [23 empty] | 27.83 | 0 | A | [9 empty] | 51 | 0 | 801 | 19 | 0 | 243 | 0 | 749 | 0 | 549 | 0 | 0 | 159 | 37
2022-03-15 | B69636 | 2 | 중탄소 | AE1548 |  | Al 탈산 | B | 16 | 58 | 51850 | 83.32 | C | C |  | C | 1 |  | 1 | 1540 | 1583 | 5600 |  |  | 5600 | 59.49 | 14 | 94132 | 1616 |  | Y | 38 | 32 | [7 empty] | 추창도 | 2 |  |  |  |  | Y |  | 106.95 | 12-9 | 0.02 | 142.73 | A |  | 1616 | 1 | 0.32 | 1550 | 1.63 | 62 | 30 | 367 | 6:07 | 15 | 16 | 0 | 14 |  | 28.64 | 0 | 0 | N2 | 2022-03-16 05:15 | 2022-03-16 05:49 | 34 | 2022-03-16 05:04 | 45 | [12 empty] | 4 |  | 0 | 7.54 | [20 empty] | 0.93 |  |  | 0.48 | 0.48 | A | [9 empty] | 61 | 0 | 1514 | 101 | 0 | 145 | 0 | 658 | 0 | 363 | 0 | 0 | 52 | 92 |  |  | 4
2022-03-15 | A70237 | 1 | 고탄소 | AE1055LS |  | Al 탈산 | B | 32 | 27 | 53900 | 74.3 | C | C | C |  | 1 | 1 |  | 1520 | 1549 | 5000 |  |  | 5000 | 59.1 | 10 | 84600 | 1592 |  | Y | 40 | 31 | [7 empty] | 이호남 | 2 | [6 empty] | 97.75 | 12-6 | 0 | 191.97 | A |  | 1592 | 3 | 0.17 | 1551 | 1.21 | 67 | 27 | 324 | 5:24 | 25 | 25 | 84 | 0 |  | 0 |  | 400 | N2 | 2022-03-16 05:38 | 2022-03-16 06:04 | 26 | 2022-03-16 05:37 | 27 |  |  |  |  | Y |  |  |  | Y | [5 empty] | 0 | 155.11 | [23 empty] | 30.49 | 0 | A | [9 empty] | 74 | 9 | 836 | 0 | 0 | 202 | 0 | 869 | 0 | 644 | 0 | 0 | 160 | 5
2022-03-15 | B69637 | 2 | 중탄소 | AE1548 |  | Al 탈산 | B | 29 | 3 | 55050 | 97.23 | C | C |  | A | 1 |  | 1 | 1540 | 1602 | 4600 |  |  | 4600 | 48.67 | 13 | 94519 | 1613 |  | Y | 36 | 28 | [7 empty] | 추창도 | 2 |  |  |  |  | Y |  | 98.25 | 13-3 | 0.17 | 63.45 | A |  | 1615 | 1 | 0.35 | 1551 | 1.49 | 63 | 23 | 357 | 5:57 | 15 | 15 | 0 | 15 |  | 44.12 | 0 | 0 | N2 | 2022-03-16 06:32 | 2022-03-16 06:56 | 24 | 2022-03-16 06:07 | 49 |  |  |  |  | Y | [7 empty] | 3 | 4.5 | 0 | 10.21 | [20 empty] | 1.103 |  |  | 0.45 | 0.45 | A | [9 empty] | 95 | 0 | 1438 | 61 | 0 | 177 | 0 | 712 | 0 | 414 | 0 | 0 | 90 | 85 |  |  | 6
2022-03-15 | A70238 | 1 | 고탄소 | AE1055LS |  | Al 탈산 | B | 35 | 4 | 55000 | 81.62 | C | A | A |  | 1 | 1 |  | 1520 | 1552 | 4900 |  |  | 4900 | 57.92 | 10 | 84600 | 1590 |  | Y | 40 | 28 | [7 empty] | 이호남 | 2 |  | Y |  |  |  |  | 102.4 | 13-7 | 67.5 | 99.84 | A |  | 1590 | 3 | 0.18 | 1545 | 1.13 | 61 | 30 | 250 | 4:10 | 25 | 25 | 85 | 0 |  | 0 |  | 400 | N2 | 2022-03-16 06:48 | 2022-03-16 07:00 | 12 | 2022-03-16 06:46 | 14 |  |  |  |  | Y |  |  |  | Y | [5 empty] | 0 | 191.15 | [23 empty] | 0.02 | 0 | A | [9 empty] | 127 | 0 | 882 | 51 | 0 | 231 | 0 | 752 | 0 | 550 | 0 | 0 | 163 | 23
2022-03-16 | B69638 | 2 | 중탄소 | AE1548 |  | Al 탈산 | B | 33 | 49 | 52900 | 83.33 | A | A |  | A | 1 |  | 1 | 1540 | 1542 | 6600 |  |  | 6600 | 66.24 | 13 | 99643 | 1621 |  | Y | 43 | 31 |  |  | B69635 | 05 |  |  |  | 추창도 | 2 |  |  |  |  | Y |  |  |  | 0 | 151.88 | A |  | 1609 | 1 | 0.35 | 1556 | 1.69 | 68 | 30 | 338 | 5:38 | 15 | 15 | 0 | 16 | 50 | 34.94 | 0 | 0 | N2 | 2022-03-16 07:27 | 2022-03-16 08:00 | 32 | 2022-03-16 07:12 | 47 |  |  |  |  | Y | [7 empty] | 3 | 4.5 | 0 | 8.32 | [20 empty] | 1.174 |  |  | 0.43 | 0.43 | A | [9 empty] | 107 | 0 | 1475 | 20 | 0 | 187 | 0 | 502 | 0 | 206 | 0 | 0 | 0 | 31 |  |  | 6
2022-03-16 | A70239 | 1 | 고탄소 | AE1055LS | TUNDISH교체전 | Al 탈산 | B | 30 | 2 | 54800 | 74.1 | A | A | A |  | 1 | 1 |  | 1520 | 1539 | 5700 |  |  | 5700 | 61.11 | 12 | 93282 | 1584 | 362 | Y | 40 | 31 |  |  | A70236 |  |  |  |  | 조관훈 | 2 |  | Y |  |  |  |  | 107 | 14-3 | 0 | 264.69 | A |  | 1584 | 3 | 0.19 | 1559 | 0.68 | 75 | 31 | 288 | 4:48 | 25 | 25 | 86 | 0 |  | 0 |  | 400 | N2 | 2022-03-16 07:45 | 2022-03-16 08:00 | 16 | 2022-03-16 07:44 | 16 |  |  |  |  | Y |  |  |  | Y | [5 empty] | 0 | 173.71 | [23 empty] | 1.17 | 0 | A | [9 empty] | 57 | 0 | 859 | 0 | 0 | 167 | 0 | 675 | 0 | 545 | 0 | 0 | 96 | 49
2022-03-16 | B69639 | 2 | 중탄소 | AE1548 |  | Al 탈산 | B | 31 | 63 | 49700 | 89.52 | A | A |  | A | 1 |  | 1 | 1540 | 1520 | 7000 |  |  | 7000 | 72.38 | 12 | 96708 | 1618 |  | Y | 50 | 37 |  |  | B69636 | 05 |  |  |  | 박용우 | 2 |  |  | Y | [5 empty] | 0 | 264.42 | A |  | 1620 | 1 | 0.31 | 1556 | 2.07 | 68 | 36 | 310 | 5:10 | 15 | 15 | 0 | 17 |  | 53.65 | 0 | 0 | N2 | 2022-03-16 08:35 | 2022-03-16 09:02 | 27 | 2022-03-16 08:22 | 39 |  |  |  |  | Y | [7 empty] | 3 | 4.5 | 0 | 11.8 | [20 empty] | 0.961 |  |  | 0.48 | 0.48 | A | [9 empty] | 50 | 0 | 1457 | 33 | 0 | 180 | 0 | 403 | 0 | 255 | 0 | 0 | 0 | 15 |  |  | 6
2022-03-16 | A70240 | 1 | 고탄소 | G-AE1055LST | TUNDISH교체 | Al 탈산 | B | 5 | 7 | 49650 | 76.28 | A | A | A |  | 1 | 1 |  | 1520 | 1565 | 5800 |  |  | 5800 | 57.13 | 12 | 101520 | 1621 |  | Y | 40 | 33 |  |  | A70237 |  |  |  |  | 조관훈 | 2 |  | Y |  |  |  |  | 108.25 | 14-3 | 0 | 186.97 | A |  | 1628 | 3 | 0.19 | 1579 | 1.2 | 95 | 37 | 373 | 6:13 | 25 | 25 | 87 | 0 |  | 0 |  | 450 | N2 | 2022-03-16 08:54 | 2022-03-16 09:31 | 40 | 2022-03-16 08:54 | 40 |  |  |  |  | Y |  |  |  | Y | [5 empty] | 0 | 205.44 | [19 empty] | 2.02 |  |  |  | 5.73 | 0 | A | [9 empty] | 62 | 0 | 816 | 0 | 0 | 174 | 0 | 796 | 0 | 396 | 0 | 0 | 98 | 24 |  |  |  |  | 1
2022-03-16 | B69640 | 2 | 중탄소 | AE1548 |  | Al 탈산 | B | 16 | 59 | 51450 | 83.52 | A | A |  | A | 1 |  | 1 | 1540 | 1551 | 6100 |  |  | 6100 | 42.02 | 18 | 145158 | 1628 |  | Y | 45 | 33 |  |  | B69637 | 05 |  |  |  | 박용우 | 2 |  |  | Y | [5 empty] | 0 | 293.52 | A |  | 1614 | 1 | 0.35 | 1559 | 1.87 | 71 | 35 | 344 | 5:44 | 15 | 16 | 0 | 18 |  | 46.81 | 0 | 0 | N2 | 2022-03-16 09:33 | 2022-03-16 10:06 | 33 | 2022-03-16 09:23 | 43 | [12 empty] | 3 |  | 0 | 11.02 | [20 empty] | 1.023 |  |  | 0.35 | 0.35 | A | [9 empty] | 85 | 0 | 1508 | 17 | 0 | 205 | 0 | 403 | 0 | 254 | 0 | 0 | 30 | 22 |  |  | 6
2022-03-16 | A70241 | 1 | 고탄소 | G-AE1055LST |  | Al 탈산 | B | 32 | 28 | 53800 | 71.95 | A | A | A |  | 1 | 1 |  | 1520 | 1527 | 5200 |  |  | 5200 | 61.47 | 10 | 84600 | 1600 |  | Y | 40 | 27 |  |  | A70238 |  |  |  |  | 조관훈 | 2 | [8 empty] | 0 | 210.54 | A |  | 1600 | 3 | 0.19 | 1553 | 1.42 | 69 | 26 | 307 | 5:07 | 25 | 25 | 88 | 0 |  | 0 |  | 400 | N2 | 2022-03-16 10:11 | 2022-03-16 10:39 | 28 | 2022-03-16 10:10 | 30 | [14 empty] | 0 | 154.2 | [23 empty] | 7.28 | 0 | A | [9 empty] | 71 | 0 | 812 | 0 | 0 | 174 | 0 | 598 | 0 | 399 | 0 | 0 | 98 | 0
2022-03-16 | B69641 | 2 | 중탄소 | AE1548M |  | Al 탈산 | B | 29 | 4 | 54150 | 86.42 | A | A |  | A | 1 |  | 1 | 1540 | 1516 | 7000 |  |  | 7000 | 161.79 | 5 | 43265 | 1613 |  | Y | 44 | 59 |  |  | B69638 | 05 |  |  |  | 박용우 | 2 |  |  | Y |  |  |  | 103.95 | 13-9 | 0 | 196.76 | A |  | 1606 | 1 | 0.34 | 1557 | 1.55 | 70 | 32 | 309 | 5:09 | 15 | 15 | 0 | 19 |  | 37.07 | 0 | 0 | N2 | 2022-03-16 10:45 | 2022-03-16 11:12 | 27 | 2022-03-16 10:33 | 39 | [12 empty] | 1 |  | 0 | 9.4 | [20 empty] | 0.62 |  |  | 0.14 | 0.14 | A | [9 empty] | 86 | 0 | 1729 | 25 | 0 | 184 | 0 | 403 | 0 | 258 | 0 | 0 | 0 | 29 |  |  | 6
2022-03-16 | A70242 | 1 | 고탄소 | G-AE1055LST |  | Al 탈산 | B | 35 | 5 | 54800 | 74.35 | A | A | A |  | 1 | 1 |  | 1520 | 1533 | 5300 |  |  | 5300 | 62.65 | 10 | 84600 | 1597 |  | Y | 40 | 30 |  |  | A70239 |  |  |  |  | 조관훈 | 2 |  | Y |  |  |  |  | 99.2 | 13-3 | 0 | 196.29 | A |  | 1597 | 3 | 0.19 | 1554 | 1.16 | 70 | 25 | 331 | 5:31 | 25 | 25 | 89 | 0 |  | 0 |  | 400 | N2 | 2022-03-16 11:19 | 2022-03-16 11:44 | 24 | 2022-03-16 11:19 | 25 |  |  |  |  | Y |  |  |  | Y | [5 empty] | 0 | 173.45 | [23 empty] | 10.03 | 0 | A | [9 empty] | 77 | 0 | 833 | 0 | 0 | 173 | 0 | 496 | 0 | 398 | 0 | 0 | 98 | 33
2022-03-16 | B69642 | 2 | 중탄소 | AE1548M |  | Al 탈산 | B | 33 | 50 | 52400 | 89.27 | A | A |  | A | 1 |  | 1 | 1540 | 1538 | 6400 |  |  | 6400 | 67.24 | 11 | 95183 | 1607 |  | Y | 44 | 35 |  |  | B69639 | 05 |  |  |  | 박용우 | 2 |  | Y |  |  |  |  | 102.6 | 12-7 | 0 | 142.47 | A |  | 1606 | 1 | 0.34 | 1551 | 0 | 64 | 33 | 354 | 5:54 | 15 | 15 | 0 | 20 |  | 28.56 | 0 | 0 | N2 | 2022-03-16 11:54 | 2022-03-16 12:17 | 22 | 2022-03-16 11:40 | 36 | [12 empty] | 3 |  | 0 | 8.51 | [20 empty] | 0.65 |  |  | 0.45 | 0.45 | A | [9 empty] | 113 | 0 | 1668 | 14 | 0 | 172 | 0 | 401 | 0 | 257 | 0 | 0 | 0 | 0 |  |  | 4
2022-03-16 | A70243 | 1 | 고탄소 | G-AE1055LST |  | Al 탈산 | B | 30 | 3 | 54800 | 70.48 | A | A | A |  | 1 | 1 |  | 1520 | 1585 | 3600 |  |  | 3600 | 35.46 | 12 | 101520 | 1600 |  | Y | 41 | 22 |  |  | A70240 |  |  |  |  | 조관훈 | 2 |  | Y |  |  |  |  | 102.4 | 13-7 | 35.9 | 94.41 | A |  | 1600 | 3 | 0.18 | 1552 | 1.5 | 68 | 20 | 259 | 4:19 | 25 | 25 | 90 | 0 |  | 0 |  | 350 | N2 | 2022-03-16 12:18 | 2022-03-16 12:48 | 30 | 2022-03-16 12:18 | 30 |  |  |  |  | Y |  |  |  | Y | [5 empty] | 0 | 128.61 | [23 empty] | 11.21 | 0 | A | [9 empty] | 93 | 0 | 886 | 0 | 0 | 223 | 0 | 497 | 0 | 395 | 0 | 0 | 97 | 19
2022-03-16 | B69643 | 2 | 중탄소 | AE1548M | TUNDISH교체전 | Al 탈산 | B | 31 | 64 | 49550 | 89.27 | A | A |  | A | 1 |  | 1 | 1540 | 1543 | 7000 |  |  | 7000 | 74.07 | 12 | 94511 | 1607 |  | Y | 45 | 39 |  |  | B69640 | 05 |  |  |  | 박용우 | 2 |  |  | Y |  | Y |  | 109.55 | 13-1 | 0 | 194.63 | A |  | 1597 | 1 | 0.34 | 1552 | 1.12 | 65 | 34 | 295 | 4:55 | 15 | 15 | 0 | 21 |  | 26.94 | 0 | 0 | N2 | 2022-03-16 12:58 | 2022-03-16 13:21 | 23 | 2022-03-16 12:46 | 35 | [12 empty] | 2 |  | 0 | 7.44 | [20 empty] | 1.234 |  |  | 0.24 | 0.24 | A | [9 empty] | 80 | 0 | 1707 | 35 | 0 | 123 | 0 | 400 | 0 | 258 | 0 | 0 | 0 | 0 |  |  | 6
2022-03-16 | A70244 | 1 | 고탄소 | G-AE1055LST |  | Al 탈산 | B | 5 | 8 | 53900 | 79.72 | A | A | A |  | 1 | 1 |  | 1520 | 1529 | 5300 |  |  | 5300 | 62.65 | 10 | 84600 | 1597 |  | Y | 37 | 29 | [10 empty] | Y |  |  |  |  | 101.7 | 13-5 | 19.84 | 216.29 | A |  | 1597 | 3 | 0.18 | 1553 | 1.07 | 69 | 27 | 307 | 5:07 | 25 | 25 | 91 | 0 |  | 0 |  | 350 | N2 | 2022-03-16 13:31 | 2022-03-16 13:57 | 26 | 2022-03-16 13:29 | 28 |  |  |  |  | Y |  |  |  | Y | [5 empty] | 0 | 178.97 | [23 empty] | 0.06 | 0 | A | [9 empty] | 80 | 0 | 794 | 0 | 0 | 173 | 0 | 600 | 0 | 397 | 0 | 0 | 98 | 30
2022-03-16 | B69644 | 2 | 중탄소 | BP-SM45CRBK | TUNDISH교체 | Al 탈산 | B | 16 | 60 | 51350 | 105.03 | A | A |  | B | 1 |  | 1 | 1540 | 1538 | 8900 |  |  | 8900 | 95.63 | 11 | 93071 | 1658 |  | Y | 50 | 48 |  |  | B69641 | 05 |  |  |  | 박용우 | 2 |  | Y |  |  |  |  | 107.55 | 12-9 | 0 | 209.66 | A |  | 1650 | 1 | 0.46 | 1573 | 1.7 | 81 | 36 | 378 | 6:18 | 16 | 21 | 0 | 22 |  | 87.89 | 0 | 0 | N2 | 2022-03-16 14:18 | 2022-03-16 14:53 | 36 | 2022-03-16 14:03 | 50 | [12 empty] | 1 |  | 0 | 26.46 | [19 empty] | 1.42 |  |  |  | 0.06 | 0.06 | A | [9 empty] | 70 | 12 | 201 | 46 | 0 | 116 | 0 | 820 | 0 | 209 | 0 | 0 | 82 | 34 |  |  | 4 |  | 1
2022-03-16 | A70245 | 1 | 고탄소 | G-AE1055LST |  | Al 탈산 | B | 32 | 29 | 53800 | 79.02 | A | A | B |  | 1 | 1 |  | 1520 | 1536 | 5300 |  |  | 5300 | 52.21 | 12 | 101520 | 1606 |  | Y | 41 | 31 | [10 empty] | Y |  |  |  |  | 103.55 | 13-2 | 0 | 231.63 | A |  | 1596 | 3 | 0.18 | 1558 | 1.03 | 74 | 30 | 272 | 4:32 | 25 | 25 | 92 | 0 |  | 0 |  | 550 | N2 | 2022-03-16 14:32 | 2022-03-16 15:04 | 32 | 2022-03-16 14:30 | 34 |  |  |  |  | Y |  |  |  | Y | [5 empty] | 0 | 219.89 | [23 empty] | 1.5 | 0 | A | [9 empty] | 103 | 0 | 904 | 10 | 0 | 129 | 0 | 496 | 0 | 401 | 0 | 0 | 95 | 39
2022-03-16 | B69645 | 2 | 중탄소 | BP-SM45CRBK |  | Al 탈산 | B | 29 | 5 | 54300 | 87.48 | B | B |  | B | 1 |  | 1 | 1540 | 1543 | 6100 |  |  | 6100 | 65.54 | 11 | 93071 | 1612 |  | Y | 41 | 33 |  |  | B69642 | 05 |  |  |  | 박용우 | 2 |  | Y |  |  |  |  | 109.4 | 14-5 | 0 | 56.3 | A |  | 1612 | 1 | 0.38 | 1554 | 1.66 | 62 | 29 | 331 | 5:31 | 16 | 17 | 0 | 23 |  | 33.05 | 0 | 0 | N2 | 2022-03-16 15:34 | 2022-03-16 15:55 | 21 | 2022-03-16 15:21 | 33 | EAF | 전극연결/조정 |  |  | Y | [8 empty] | 3 | 0 | 10.26 | [23 empty] | 0 | 0 | A | [9 empty] | 63 | 0 | 279 | 68 | 0 | 178 | 0 | 829 | 0 | 209 | 0 | 0 | 147 | 16
2022-03-16 | A70246 | 1 | 고탄소 | G-AE1055LST |  | Al 탈산 | B | 35 | 6 | 54300 | 80.73 | B | B | B |  | 1 | 1 |  | 1520 | 1540 | 5400 |  |  | 5400 | 53.19 | 12 | 101520 | 1593 |  | Y | 41 | 31 | [7 empty] | 김형철 | 2 |  | Y |  |  |  |  | 104.15 | 13-9 | 0 | 194.57 | A |  | 1587 | 3 | 0.17 | 1551 | 0.92 | 67 | 21 | 328 | 5:28 | 25 | 25 | 93 | 0 |  | 0 |  | 550 | N2 | 2022-03-16 15:39 | 2022-03-16 16:14 | 34 | 2022-03-16 15:38 | 35 |  |  |  |  | Y |  |  |  | Y | [5 empty] | 0 | 232.67 | [23 empty] | 2.88 | 0 | B | [9 empty] | 51 | 0 | 856 | 18 | 0 | 144 | 0 | 856 | 0 | 608 | 0 | 0 | 72 | 45
2022-03-16 | B69646 | 2 | 중탄소 | BP-SM45CRBK |  | Al 탈산 | B | 33 | 51 | 52700 | 83.4 | B | B |  | B | 1 |  | 1 | 1540 | 1524 | 6300 |  |  | 6300 | 67.69 | 11 | 93071 | 1610 |  | Y | 43 | 34 |  |  | B69643 | 05 |  |  |  | 임승우 | 2 |  |  |  |  | Y |  | 102.3 | 12-6 | 0 | 217.02 | A |  | 1604 | 1 | 0.34 | 1554 | 1.43 | 62 | 25 | 278 | 4:38 | 16 | 17 | 0 | 24 |  | 29.72 | 0 | 0 | N2 | 2022-03-16 16:30 | 2022-03-16 16:59 | 29 | 2022-03-16 16:24 | 35 | EAF | 열간 보수 |  |  | Y | [8 empty] | 4 | 0 | 12.11 | [23 empty] | 0 | 0 | A | [9 empty] | 15 | 0 | 232 | 35 | 0 | 152 | 0 | 853 | 0 | 367 | 0 | 0 | 95 | 10
2022-03-16 | A70247 | 1 | 고탄소 | G-AE1055LST |  | Al 탈산 | B | 30 | 4 | 54400 | 74.33 | B | B | B |  | 1 | 1 |  | 1520 | 1549 | 4900 |  |  | 4900 | 48.27 | 12 | 101520 | 1590 |  | Y | 37 | 26 | [7 empty] | 김형철 | 2 |  | Y |  |  |  |  | 100.05 | 13-4 | 0 | 181.2 | A |  | 1590 | 3 | 0.16 | 1557 | 0.89 | 73 | 19 | 259 | 4:19 | 25 | 25 | 94 | 0 |  | 0 |  | 550 | N2 | 2022-03-16 16:43 | 2022-03-16 17:29 | 47 | 2022-03-16 16:42 | 48 |  |  |  |  | Y |  |  |  | Y | [5 empty] | 0 | 223.45 | [23 empty] | 4.19 | 0 | A | [9 empty] | 0 | 0 | 806 | 0 | 0 | 136 | 0 | 871 | 0 | 624 | 0 | 0 | 82 | 20
2022-03-16 | A70248 | 1 | 고탄소 | G-AE1055LST |  | Al 탈산 | B | 38 | 1 | 53900 | 85.55 | B | B | B |  | 1 | 1 |  | 1520 | 1585 | 5100 |  |  | 5100 | 60.28 | 10 | 84600 | 1612 |  | Y | 44 | 30 | [7 empty] | 김형철 | 2 |  | Y |  |  |  |  | 100.75 | 13-6 | 0.15 | 256.51 | A |  | 1614 | 3 | 0.17 | 1559 | 1.34 | 75 | 25 | 347 | 5:47 | 25 | 25 | 95 | 0 |  | 0 |  | 550 | N2 | 2022-03-16 17:55 | 2022-03-16 18:26 | 32 | 2022-03-16 17:53 | 33 |  |  |  |  | Y |  |  |  | Y | [5 empty] | 0 | 244.34 | [23 empty] | 5.72 | 0 | A | [9 empty] | 53 | 0 | 806 | 18 | 0 | 155 | 0 | 714 | 0 | 550 | 0 | 0 | 109 | 37
2022-03-16 | B69647 | 2 | 중탄소 | BP-SM45CRBK | 잔강최소화전 | Al 탈산 | B | 5 | 9 | 54050 | 76.47 | B | B |  | B | 1 |  | 1 | 1540 | 1530 | 5600 |  |  | 5600 | 60.56 | 11 | 92466 | 1606 |  | Y | 38 | 30 |  |  | B69644 | 05 |  |  |  | 임승우 | 2 |  | Y |  |  |  |  | 104.65 | 13-8 | 0 | 68.3 | A |  | 1602 | 1 | 0.37 | 1553 | 1.53 | 61 | 25 | 310 | 5:10 | 16 | 16 | 0 | 25 |  | 31.72 | 0 | 0 | N2 | 2022-03-16 17:50 | 2022-03-16 18:05 | 16 | 2022-03-16 17:42 | 23 |  |  |  |  | Y | [8 empty] | 3 | 0 | 10.65 | [23 empty] | 0 | 0 | A | [9 empty] | 88 | 0 | 267 | 51 | 0 | 148 | 0 | 852 | 0 | 158 | 0 | 0 | 69 | 21
2022-03-16 | B69648 | 2 | 중탄소 | SM45CS1 | 잔강최소화 | Al 탈산 | B | 16 | 61 | 51350 | 82.17 | B | B |  | B | 1 |  | 1 | 1540 | 1533 | 5900 |  |  | 5900 | 63.39 | 11 | 93071 | 1623 |  | Y | 37 | 30 |  |  | B69645 | 05 |  |  |  | 임승우 | 2 |  | Y |  |  |  |  | 106.15 | 12-8 | 149.16 | 0 | A |  | 1608 | 1 | 0.39 | 1559 | 1.32 | 68 | 19 | 249 | 4:09 | 13 | 13 | 0 | 26 |  | 30.17 | 0 | 0 | AR | 2022-03-16 18:58 | 2022-03-16 19:28 | 30 | 2022-03-16 18:40 | 48 |  |  |  |  | N | [7 empty] | 3 | 3.5 | 6.42 | 0 | [23 empty] | 0.19 | 0.19 | A | [9 empty] | 0 | 0 | 246 | 59 | 0 | 0 | 0 | 649 | 0 | 0 | 0 | 0 | 69 | 0
2022-03-16 | A70249 | 1 | 고탄소 | G-AE1055LST |  | Al 탈산 | B | 32 | 30 | 53800 | 84.15 | B | B | B |  | 1 | 1 |  | 1520 | 1557 | 4800 |  |  | 4800 | 47.28 | 12 | 101520 | 1590 |  | Y | 43 | 29 | 출강량 많아 잔강 약3톤 포트에 버림 | [6 empty] | 김형철 | 2 |  |  | Y |  |  |  | 106.9 | 13-6 | 0 | 74.19 | A |  | 1590 | 3 | 0.16 | 1548 | 1.08 | 64 | 26 | 290 | 4:50 | 25 | 25 | 96 | 0 |  | 0 |  | 550 | N2 | 2022-03-16 19:04 | 2022-03-16 19:23 | 19 | 2022-03-16 19:02 | 21 |  |  |  |  | Y |  |  |  | Y | [5 empty] | 0 | 232.01 | [23 empty] | 0.01 | 0 | A | [9 empty] | 119 | 0 | 919 | 21 | 0 | 158 | 0 | 805 | 0 | 620 | 0 | 0 | 48 | 33
2022-03-16 | A70250 | 1 | 고탄소 | G-AE1055LST |  | Al 탈산 | B | 35 | 7 | 54800 | 76.27 | B | B | B |  | 1 | 1 |  | 1520 | 1561 | 3900 |  |  | 3900 | 46.1 | 10 | 84600 | 1595 |  | Y | 38 | 24 | [7 empty] | 김형철 | 2 |  | Y |  |  |  |  | 103 | 13-7 | 0 | 227.39 | A |  | 1595 | 3 | 0.16 | 1549 | 1.21 | 65 | 28 | 296 | 4:56 | 25 | 25 | 97 | 0 |  | 0 |  | 550 | N2 | 2022-03-16 19:59 | 2022-03-16 20:26 | 26 | 2022-03-16 19:58 | 27 |  |  |  |  | Y |  |  |  | Y | [5 empty] | 0 | 225.01 | [23 empty] | 1.16 | 0 | A | [9 empty] | 63 | 0 | 802 | 0 | 0 | 172 | 0 | 496 | 0 | 400 | 0 | 0 | 0 | 57
2022-03-16 | B69649 | 2 | 중탄소 | SM45CS1 |  | Al 탈산 | B | 29 | 6 | 54250 | 83.95 | B | B |  | B | 1 |  | 1 | 1540 | 1519 | 7200 |  |  | 7200 | 77.36 | 11 | 93071 | 1627 |  | Y | 42 | 35 |  |  | B69646 | 05 |  |  |  | 임승우 | 2 |  | Y |  |  |  |  | 107.85 | 14-3 | 164.08 | 0 | A |  | 1618 | 1 | 0.39 | 1561 | 1.57 | 70 | 36 | 247 | 4:07 | 13 | 14 | 0 | 27 |  | 27.15 | 0 | 0 | AR | 2022-03-16 20:22 | 2022-03-16 20:35 | 13 | 2022-03-16 20:10 | 25 |  |  |  |  | N | [7 empty] | 5 | 4 | 8.06 | 0 | [23 empty] | 0.21 | 0.21 | A | [9 empty] | 0 | 0 | 248 | 46 | 0 | 0 | 0 | 549 | 0 | 0 | 0 | 0 | 156 | 35
2022-03-16 | A70251 | 1 | 고탄소 | G-AE1055LST |  | Al 탈산 | B | 30 | 5 | 54800 | 82.45 | B | B | B |  | 1 | 1 |  | 1520 | 1544 | 5200 |  |  | 5200 | 51.22 | 12 | 101520 | 1587 |  | Y | 41 | 27 | [7 empty] | 김형철 | 2 |  | Y |  |  |  |  | 101.45 | 13-6 | 0 | 180.18 | A |  | 1587 | 3 | 0.17 | 1548 | 0.98 | 64 | 27 | 288 | 4:48 | 25 | 25 | 98 | 0 |  | 0 |  | 550 | N2 | 2022-03-16 21:06 | 2022-03-16 21:22 | 17 | 2022-03-16 21:04 | 18 |  |  |  |  | Y |  |  |  | Y | [5 empty] | 0 | 241.82 | [23 empty] | 2.54 | 0 | A | [9 empty] | 73 | 0 | 860 | 24 | 0 | 154 | 0 | 911 | 0 | 647 | 0 | 0 | 111 | 35
2022-03-16 | B69650 | 2 | 중탄소 | SM45CS1 |  | Al 탈산 | B | 33 | 52 | 52850 | 86.5 | B | B |  | B | 1 |  | 1 | 1540 | 1534 | 5800 |  |  | 5800 | 57.12 | 12 | 101532 | 1622 |  | Y | 38 | 32 |  |  | B69647 | 05 |  |  |  | 임승우 | 2 |  |  | Y |  |  |  | 105.45 | 12-9 | 193.35 | 0 | A |  | 1611 | 1 | 0.41 | 1559 | 1.34 | 68 | 31 | 266 | 4:26 | 13 | 14 | 0 | 28 | 20 | 28.4 | 0 | 0 | AR | 2022-03-16 21:26 | 2022-03-16 21:47 | 21 | 2022-03-16 21:09 | 38 |  |  |  |  | N | [7 empty] | 3 | 4 | 6.39 | 0 | [23 empty] | 0.17 | 0.17 | A | [9 empty] | 0 | 0 | 251 | 26 | 0 | 0 | 0 | 548 | 0 | 0 | 0 | 0 | 111 | 11
2022-03-16 | A70252 | 1 | 고탄소 | G-AE1055LST |  | Al 탈산 | B | 38 | 2 | 54300 | 75.42 | B | B | D |  | 1 | 1 |  | 1520 | 1547 | 4800 |  |  | 4800 | 47.28 | 12 | 101520 | 1587 |  | Y | 41 | 35 | [7 empty] | 김형철 | 2 |  | Y |  |  |  |  | 104.5 | 13-10 | 0 | 184.07 | A |  | 1587 | 3 | 0.18 | 1546 | 1.21 | 62 | 24 | 282 | 4:42 | 25 | 25 | 99 | 0 |  | 0 |  | 550 | N2 | 2022-03-16 22:03 | 2022-03-16 22:21 | 18 | 2022-03-16 22:03 | 18 |  |  |  |  | Y |  |  |  | Y | [5 empty] | 0 | 205.68 | [23 empty] | 3.75 | 0 | A | [9 empty] | 43 | 0 | 880 | 29 | 0 | 185 | 0 | 661 | 0 | 506 | 0 | 0 | 104 | 48
2022-03-16 | B69651 | 2 | 중탄소 | SM45CS1 | TUNDISH교체전 | Al 탈산 | B | 5 | 10 | 54550 | 87.3 | B | B |  | D | 1 |  | 1 | 1540 | 1540 | 6500 |  |  | 6500 | 59.83 | 14 | 108648 | 1618 |  | Y | 42 | 33 | [7 empty] | 임승우 | 2 | [6 empty] | 102.15 | 13-5 | 113.01 | 0 | A |  | 1611 | 1 | 0.39 | 1555 | 1.55 | 64 | 27 | 239 | 3:59 | 13 | 14 | 0 | 29 |  | 26.36 | 0 | 0 | AR | 2022-03-16 22:29 | 2022-03-16 22:53 | 24 | 2022-03-16 22:13 | 41 |  |  |  |  | N | [7 empty] | 3 | 3.5 | 5.47 | 0 | [23 empty] | 0.16 | 0.16 | A | [9 empty] | 0 | 0 | 260 | 15 | 0 | 0 | 0 | 549 | 0 | 0 | 0 | 0 | 157 | 28
2022-03-16 | A70253 | 1 | 고탄소 | G-AE1055LST |  | Al 탈산 | B | 32 | 31 | 53900 | 76.5 | B | D | D |  | 1 | 1 |  | 1520 | 1536 | 5000 |  |  | 5000 | 59.1 | 10 | 84600 | 1593 |  | Y | 41 | 28 | [7 empty] | 김덕진 | 2 |  | Y | [6 empty] | 0 | 121.14 | A |  | 1593 | 3 | 0.21 | 1554 | 1.08 | 70 | 28 | 446 | 7:26 | 25 | 25 | 100 | 0 |  | 0 |  | 550 | N2 | 2022-03-16 23:07 | 2022-03-16 23:26 | 19 | 2022-03-16 23:07 | 19 |  |  |  |  | Y |  |  |  | Y | [5 empty] | 0 | 214.86 | [23 empty] | 5.1 | 0 | A | [9 empty] | 33 | 0 | 828 | 14 | 0 | 171 | 0 | 748 | 0 | 554 | 0 | 0 | 73 | 24
2022-03-16 | B69652 | 2 | 중탄소 | AE1548M | TUNDISH교체 | Al 탈산 | B | 16 | 62 | 51400 | 102.17 | D | D |  | D | 1 |  | 1 | 1540 | 1595 | 7600 |  |  | 7600 | 79.85 | 11 | 95183 | 1660 | 365 | Y | 48 | 46 | [7 empty] | 김규완 | 2 |  |  |  |  | Y |  | 103.3 | 12-5 | 0.08 | 173.67 | A |  | 1659 | 1 | 0.56 | 1583 | 1.82 | 96 | 41 | 417 | 6:57 | 15 | 19 | 0 | 30 |  | 338.03 | 0 | 0 | N2 | 2022-03-16 23:48 | 2022-03-17 00:22 | 34 | 2022-03-16 23:32 | 50 |  |  |  |  | Y | [7 empty] | 4 | 4.5 | 0 | 74.32 | [19 empty] | 1.78 |  |  |  | 0.55 | 0.55 | A | [9 empty] | 15 | 0 | 1682 | 68 | 0 | 163 | 0 | 754 | 0 | 208 | 0 | 0 | 45 | 0 |  |  | 6 |  | 1
2022-03-16 | A70254 | 1 | 고탄소 | G-AE1055LST |  | Al 탈산 | B | 35 | 8 | 54900 | 76.12 | D | D | D |  | 1 | 1 |  | 1520 | 1532 | 5900 |  |  | 5900 | 58.12 | 12 | 101520 | 1605 |  | Y | 40 | 30 | [7 empty] | 김덕진 | 2 |  | Y |  |  | N |  |  |  | 0 | 202 | A |  | 1605 | 3 | 0.21 | 1560 | 1.36 | 76 | 31 | 293 | 4:53 | 25 | 25 | 101 | 0 |  | 0 |  | 550 | N2 | 2022-03-17 00:11 | 2022-03-17 00:35 | 24 | 2022-03-17 00:09 | 26 |  |  |  |  | Y |  |  |  | Y | [5 empty] | 0 | 201.92 | [23 empty] | 6.47 | 0 | A | [9 empty] | 0 | 0 | 818 | 17 | 0 | 155 | 0 | 743 | 0 | 492 | 0 | 0 | 53 | 50
2022-03-16 | B69653 | 2 | 중탄소 | AE1548M |  | Al 탈산 | B | 29 | 7 | 53400 | 91.82 | D | D |  | D | 1 |  | 1 | 1540 | 1571 | 6700 |  |  | 6700 | 70.39 | 11 | 95183 | 1637 |  | Y | 46 | 41 | [7 empty] | 김규완 | 2 |  |  |  |  | Y |  | 105 | 13-9 | 0.02 | 87.08 | A |  | 1629 | 1 | 0.5 | 1564 | 1.76 | 77 | 33 | 337 | 5:37 | 15 | 17 | 0 | 31 |  | 191.72 | 0 | 0 | N2 | 2022-03-17 00:40 | 2022-03-17 01:24 | 44 | 2022-03-17 00:27 | 57 |  |  |  |  | Y | [7 empty] | 3 | 3.5 | 0 | 40.82 | [20 empty] | 0.85 |  |  | 0.47 | 0.47 | A | [9 empty] | 73 | 0 | 1730 | 77 | 0 | 133 | 0 | 704 | 0 | 209 | 0 | 0 | 46 | 45
2022-03-16 | A70255 | 1 | 고탄소 | G-AE1055LST |  | Al 탈산 | B | 30 | 6 | 54800 | 71.57 | D | D | D |  | 1 | 1 |  | 1520 | 1557 | 4300 |  |  | 4300 | 42.36 | 12 | 101520 | 1596 |  | Y | 40 | 22 | [7 empty] | 김덕진 | 2 |  | Y |  |  | N |  |  |  | 0.19 | 197.37 | A |  | 1596 | 3 | 0.22 | 1555 | 1.28 | 71 | 26 | 282 | 4:42 | 25 | 25 | 102 | 0 |  | 0 |  | 550 | N2 | 2022-03-17 01:12 | 2022-03-17 01:42 | 30 | 2022-03-17 01:11 | 30 |  |  |  |  | Y |  |  |  | Y | [5 empty] | 0 | 191.81 | [23 empty] | 7.75 | 0 | B | [9 empty] | 0 | 19 | 847 | 9 | 0 | 128 | 0 | 498 | 0 | 506 | 0 | 0 | 64 | 48
2022-03-16 | B69654 | 2 | 중탄소 | AE1548M |  | Al 탈산 | B | 33 | 53 | 52450 | 99.05 | D | D |  | D | 1 |  | 1 | 1540 | 1574 | 6600 |  |  | 6600 | 69.34 | 11 | 95183 | 1621 | 366 | Y | 52 | 38 | [7 empty] | 김규완 | 2 |  |  |  |  | Y |  | 101.45 | 12-5 | 0 | 147.28 | A |  | 1618 | 1 | 0.42 | 1559 | 1.4 | 72 | 34 | 405 | 6:45 | 15 | 16 | 0 | 32 |  | 160.09 | 0 | 0 | N2 | 2022-03-17 01:55 | 2022-03-17 02:29 | 34 | 2022-03-17 01:42 | 47 |  |  |  |  | Y | [7 empty] | 6 | 4 | 0 | 29.69 | [20 empty] | 1.296 |  |  | 0.79 | 0.79 | A | [9 empty] | 76 | 6 | 1765 | 50 | 0 | 133 | 0 | 806 | 0 | 207 | 0 | 0 | 45 | 12
2022-03-16 | A70256 | 1 | 고탄소 | G-AE1055LST |  | Al 탈산 | B | 38 | 3 | 54200 | 74.47 | D | D | D |  | 1 | 1 |  | 1520 | 1568 | 4300 |  |  | 4300 | 42.36 | 12 | 101520 | 1599 |  | Y | 41 | 30 | [7 empty] | 김덕진 | 2 |  | Y |  |  | N |  |  |  | 0.01 | 165.52 | A |  | 1599 | 3 | 0.2 | 1551 | 1.41 | 67 | 22 | 268 | 4:28 | 25 | 25 | 103 | 0 |  | 0 |  | 550 | N2 | 2022-03-17 02:18 | 2022-03-17 02:41 | 24 | 2022-03-17 02:17 | 24 |  |  |  |  | Y |  |  |  | Y | [5 empty] | 0 | 203.55 | [23 empty] | 9.13 | 0 | A | [9 empty] | 41 | 0 | 873 | 16 | 0 | 150 | 0 | 604 | 0 | 559 | 0 | 0 | 118 | 36
2022-03-16 | B69655 | 2 | 중탄소 | AE1548M |  | Al 탈산 | B | 5 | 11 | 53900 | 90.02 | D | D |  | D | 1 |  | 1 | 1540 | 1547 | 7000 |  |  | 7000 | 73.54 | 11 | 95183 | 1614 |  | Y | 44 | 41 |  |  | B69652 | 05 |  |  |  | 김규완 | 2 |  | Y |  |  | Y |  | 99 | 13-2 | 0.09 | 130.43 | A |  | 1609 | 1 | 0.4 | 1551 | 1.34 | 64 | 30 | 376 | 6:16 | 15 | 16 | 0 | 33 |  | 93.81 | 0 | 0 | N2 | 2022-03-17 03:11 | 2022-03-17 03:32 | 21 | 2022-03-17 03:00 | 32 |  |  |  |  | Y | [7 empty] | 4 | 3.5 | 0 | 18.97 | [20 empty] | 0.872 |  |  | 0.56 | 0.56 | A | [9 empty] | 74 | 0 | 1743 | 31 | 0 | 134 | 0 | 705 | 0 | 208 | 0 | 0 | 46 | 10
2022-03-16 | A70257 | 1 | 고탄소 | G-AE1055LST |  | Al 탈산 | B | 32 | 32 | 53200 | 78.95 | D | D | D |  | 1 | 1 |  | 1520 | 1576 | 3700 |  |  | 3700 | 36.45 | 12 | 101520 | 1595 |  | Y | 40 | 22 | [7 empty] | 김덕진 | 2 |  | Y |  |  | N |  |  |  | 0.43 | 90.04 | A |  | 1595 | 3 | 0.2 | 1550 | 1.15 | 66 | 26 | 425 | 7:05 | 25 | 26 | 104 | 0 |  | 0 |  | 500 | N2 | 2022-03-17 03:24 | 2022-03-17 03:41 | 17 | 2022-03-17 03:23 | 17 |  |  |  |  | Y |  |  |  | Y | [5 empty] | 0 | 217.44 | [23 empty] | 10.57 | 0 | A | [9 empty] | 0 | 0 | 874 | 20 | 0 | 148 | 0 | 494 | 0 | 399 | 0 | 0 | 73 | 27
2022-03-16 | B69656 | 2 | 중탄소 | AE1548M |  | Al 탈산 | B | 16 | 63 | 51050 | 86.57 | D | D |  | D | 1 |  | 1 | 1540 | 1543 | 6500 |  |  | 6500 | 68.29 | 11 | 95183 | 1604 | 362 | Y | 40 | 37 |  |  | B69653 | 05 |  |  |  | 김규완 | 2 |  | Y |  |  | Y |  | 101.75 | 12-3 | 92.63 | 0.04 | A |  | 1610 | 1 | 0.46 | 1546 | 1.64 | 59 | 24 | 231 | 3:51 | 15 | 19 | 0 | 34 | 350 | 231.45 | 0 | 0 | N2 | 2022-03-17 04:10 | 2022-03-17 04:36 | 26 | 2022-03-17 03:59 | 37 |  |  |  |  | Y | [7 empty] | 3 | 4 | 0 | 49.65 | [20 empty] | 1.013 |  |  | 0.37 | 0.37 | A | [9 empty] | 54 | 0 | 1409 | 308 | 0 | 132 | 0 | 702 | 0 | 208 | 0 | 0 | 48 | 0
2022-03-16 | A70258 | 1 | 고탄소 | G-AE1055LST |  | Al 탈산 | B | 35 | 9 | 54500 | 79.93 | D | D | D |  | 1 | 1 |  | 1520 | 1546 | 5100 |  |  | 5100 | 60.28 | 10 | 84600 | 1600 |  | Y | 42 | 26 | [7 empty] | 김덕진 | 2 |  | Y |  |  | N |  | 106.15 | 13-10 | 0.01 | 209.03 | A |  | 1600 | 3 | 0.21 | 1555 | 1.18 | 71 | 34 | 304 | 5:04 | 25 | 25 | 105 | 0 |  | 0 |  | 550 | N2 | 2022-03-17 04:30 | 2022-03-17 04:42 | 12 | 2022-03-17 04:30 | 12 |  |  |  |  | Y |  |  |  | Y | [5 empty] | 0 | 17.66 | [23 empty] | 12 | 0 | A | [9 empty] | 47 | 0 | 861 | 38 | 0 | 142 | 0 | 642 | 0 | 601 | 0 | 0 | 189 | 59
2022-03-16 | B69657 | 2 | 중탄소 | AE1548M |  | Al 탈산 | B | 29 | 8 | 53400 | 84.28 | D | D |  | D | 1 |  | 1 | 1540 | 1565 | 5900 |  |  | 5900 | 55.49 | 15 | 106320 | 1613 |  | Y | 39 | 35 |  |  | B69654 | 05 |  |  |  | 김규완 | 2 |  | Y |  |  | Y |  | 101.9 | 13-6 | 69.86 | 0 | A |  | 1605 | 1 | 0.38 | 1551 | 1.29 | 64 | 0 | 199 | 3:19 | 15 | 17 | 0 | 35 |  | 183.56 | 0 | 0 | N2 | 2022-03-17 05:13 | 2022-03-17 05:44 | 32 | 2022-03-17 05:01 | 43 |  |  |  |  | Y | [7 empty] | 6 | 3.5 | 0 | 34.8 | [20 empty] | 1.112 |  |  | 0.79 | 0.79 | A | [9 empty] | 50 | 0 | 1736 | 35 | 0 | 133 | 0 | 699 | 0 | 208 | 0 | 0 | 48 | 34
2022-03-16 | A70259 | 1 | 고탄소 | G-AE1055LST | 연주종료 | Al 탈산 | B | 30 | 7 | 54300 | 83.02 | D | D | D |  | 1 | 1 |  | 1520 | 1538 | 4600 |  |  | 4600 | 46.69 | 12 | 98521 | 1589 |  | Y | 41 | 22 | [7 empty] | 김덕진 | 2 |  | Y |  |  | N |  | 102.65 | 13-7 | 0.49 | 208.59 | A |  | 1589 | 3 | 0.22 | 1549 | 1 | 65 | 31 | 364 | 6:04 | 25 | 25 | 106 | 0 |  | 0 |  | 550 | N2 | 2022-03-17 05:35 | 2022-03-17 05:44 | 8 | 2022-03-17 05:33 | 10 |  |  |  |  | Y |  |  |  | Y | [5 empty] | 0 | 241.66 | [23 empty] | 0.03 | 0 | B | [9 empty] | 0 | 0 | 691 | 16 | 0 | 128 | 0 | 569 | 0 | 474 | 0 | 0 | 52 | 31
2022-03-16 | B69658 | 2 | 중탄소 | AE1548 |  | Al 탈산 | B | 33 | 54 | 51850 | 82.43 | D | D |  | A | 1 |  | 1 | 1540 | 1581 | 5700 |  |  | 5700 | 50.42 | 14 | 113050 | 1628 |  | Y | 44 | 34 |  |  | B69655 | 05 |  |  |  | 김규완 | 2 |  | Y |  |  | Y |  | 101.55 | 12-5 | 131.62 | 0 | A |  | 1618 | 1 | 0.33 | 1556 | 2.04 | 68 | 34 | 219 | 3:39 | 15 | 15 | 0 | 36 |  | 53 | 0 | 0 | N2 | 2022-03-17 06:14 | 2022-03-17 06:50 | 37 | 2022-03-17 05:59 | 52 |  |  |  |  | Y | [7 empty] | 3 | 4 | 0 | 10.99 | [20 empty] | 1.15 |  |  | 0.45 | 0.45 | B | [9 empty] | 15 | 0 | 1515 | 71 | 0 | 124 | 0 | 705 | 0 | 208 | 0 | 0 | 47 | 17 |  |  | 6
2022-03-16 | A70260 | 1 | 중탄소 | AE1548 |  | Al 탈산 | B | 38 | 4 | 54200 | 98.2 | D | A | A |  | 1 | 1 |  | 1530 | 1577 | 4500 |  |  | 4500 | 46.44 | 12 | 96900 | 1607 |  | Y | 41 | 27 | [7 empty] | 김덕진 | 2 |  | Y |  |  |  |  | 103.2 | 13-8 | 0 | 155.71 | A |  | 0 | 3 | 0.22 | 1566 | -74.57 | 78 | 35 | 198 | 3:18 | 15 | 18 | 108 | 0 |  | 0 |  | 600 | N2 | 2022-03-17 07:21 | 2022-03-17 07:59 | 38 | 2022-03-17 07:21 | 38 |  |  |  |  | Y |  |  |  | Y | [5 empty] | 0 | 132.15 | [20 empty] | 0.68 |  |  | 2.24 | 0 | A | [9 empty] | 64 | 18 | 1382 | 29 | 0 | 169 | 0 | 595 | 0 | 498 | 0 | 0 | 65 | 55
2022-03-17 | B69659 | 2 | 저탄소 | SCM420HI |  | Al 탈산 | I | 5 | 12 | 53500 | 92.6 | A | A |  | A | 1 |  | 1 | 1560 | 1556 | 8600 |  |  | 8600 | 89.03 | 10 | 96600 | 1657 |  | INGOT | 46 | 43 | [7 empty] | 김규완 | [5 empty] | Y |  | 104.8 | 13-8 | 236.06 | 26.84 | A |  | 1653 | 1 | 0.33 | 1595 | 1.49 | 85 |  | 180 | 3:00 | 20 | 20 | 0 | 37 | 60 | 56.41 | 0 | 0 | AR | 2022-03-17 07:51 |  | 27 | 2022-03-17 07:43 | [5 empty] | Y | [8 empty] | 3.5 | 14.41 | 0 | [18 empty] | 0.9 |  |  |  |  | 0 | 0 | A | [9 empty] | 1392 | 474 | 300 | 123 | 0 | 349 | 0 | 502 | 0 | 209 | 0 | 0 | 0 | 6
2022-03-17 | A70261 | 1 | 중탄소 | AE1548 | TUNDISH교체전 | Al 탈산 | B | 32 | 33 | 53400 | 95.3 | A | A | A |  | 1 | 1 |  | 1530 | 1602 | 7500 |  |  | 7500 | 77.4 | 12 | 96900 | 1628 |  | Y | 48 | 42 | [7 empty] | 조관훈 | 2 |  |  | N |  | Y |  | 110.45 | 13-9 | 0 | 162.8 | A |  | 1619 | 3 | 0.23 | 1575 | 0.98 | 87 | 43 | 261 | 4:21 | 15 | 15 | 109 | 0 |  | 0 |  | 510 | N2 | 2022-03-17 08:20 | 2022-03-17 09:08 | 49 | 2022-03-17 08:19 | 50 |  |  |  |  | Y |  |  |  | Y | [5 empty] | 0 | 307.74 | [20 empty] | 1.161 |  |  | 18.35 | 0 | A | [9 empty] | 102 | 9 | 1608 | 8 | 0 | 129 | 0 | 494 | 0 | 396 | 0 | 0 | 0 | 49
2022-03-17 | B69660 | 2 | 저탄소 | SCM415C2 |  | Al 탈산 | I | 16 | 64 | 51000 | 114.28 | A | A |  | A | 1 |  | 1 | 1560 | 1547 | 11100 |  |  | 11100 | 109.25 | 8 | 101600 | 1690 |  | INGOT | 57 | 55 | [7 empty] | 박용우 | [5 empty] | Y |  | 111.4 | 13-2 | 0 | 247.09 | A |  | 1686 | 1 | 0.39 | 1600 | 1.77 | 84 |  | 474 | 7:54 | 18 | 20 | 0 | 38 |  | 205.28 | 0 | 0 | N2 | 2022-03-17 09:22 |  | 27 | 2022-03-17 09:07 | [5 empty] | Y | [7 empty] | 4 | 4 | 0.04 | 57.86 | 가열 미흡 | [17 empty] | 0.9 |  |  |  |  | 0.49 | 0.49 | A | [9 empty] | 679 | 786 | 0 | 83 | 0 | 334 | 0 | 503 | 0 | 209 | 0 | 0 | 0 | 0
2022-03-17 | A70262 | 1 | 중탄소 | BP-AE10B35M | TUNDISH교체 | Si 탈산 | B | 35 | 10 | 54300 | 89.03 | A | A | A |  | 1 | 1 |  | 1530 | 1582 | 6200 |  |  | 6200 | 66.62 | 11 | 93071 | 1646 |  | Y | 43 | 38 |  |  | A70259 |  |  |  |  | 조관훈 | 2 |  | Y |  |  |  |  | 103.6 | 13-7 | 200.51 | 0 | A |  | 1645 | 3 | 0.23 | 1597 | 1.09 | 100 | 32 | 305 | 5:05 | 13 | 21 | 110 | 0 |  | 0 |  | 300 | AR | 2022-03-17 09:33 | 2022-03-17 10:48 | 75 | 2022-03-17 09:31 | 77 |  |  |  |  | Y |  |  |  | Y | [5 empty] | 110.69 | 49.95 | [19 empty] | 1.62 |  |  |  | 0.01 | 0 | A | [9 empty] | 0 | 19 | 1253 | 29 | 0 | 154 | 0 | 396 | 0 | 299 | 0 | 0 | 105 | 46 |  |  |  |  | 1
2022-03-17 | B69661 | 2 | 중탄소 | SNCM8I |  | Al 탈산 | I | 29 | 9 | 53400 | 107.12 | A | A |  | A | 1 |  | 1 | 1560 | 1567 | 9200 |  |  | 9200 | 93.12 | 14 | 98800 | 1651 |  | INGOT | 52 | 48 | [7 empty] | 박용우 | [5 empty] | Y |  | 108.9 | 14-3 | 257.27 | 0.04 | A |  | 1652 | 1 | 0.34 | 1560 | 2.05 | 71 |  | 260 | 4:20 | 20 | 20 | 0 | 39 | 33 | 43.08 | 0 | 0 | AR | 2022-03-17 10:26 |  | 23 | 2022-03-17 10:11 | [5 empty] | Y | [8 empty] | 4.5 | 11.31 | 0 | [18 empty] | 0.9 |  |  |  |  | 0 | 0 | A | [9 empty] | 984 | 0 | 350 | 60 | 0 | 252 | 0 | 862 | 0 | 314 | 0 | 0 | 101 | 110
2022-03-17 | A70263 | 1 | 중탄소 | BP-AE10B35M |  | Si 탈산 | B | 30 | 8 | 55600 | 130.77 | A | A | A |  | 1 | 1 |  | 1530 | 1572 | 6200 |  |  | 6200 | 66.62 | 11 | 93071 | 1633 |  | Y | 51 | 33 | B69659히트 인고트잔강 약3톤 처리함. | [6 empty] | 조관훈 | 2 |  |  |  |  | Y |  | 98.95 | 13-2 | 244.07 | 0 | A |  | 1634 | 3 | 0.24 | 1565 | 1.05 | 68 | 28 | 294 | 4:54 | 13 | 14 | 111 | 0 |  | 0 | 0 | 600 | AR | 2022-03-17 11:23 | 2022-03-17 11:54 | 31 | 2022-03-17 10:41 | 73 |  |  |  |  | Y |  |  |  | Y |  |  |  | 21 |  | 95.58 | 142.74 | [23 empty] | 0.01 | 0.01 | A | [9 empty] | 0 | 0 | 1099 | 0 | 0 | 154 | 0 | 397 | 0 | 400 | 0 | 0 | 0 | 30 |  |  | 6
2022-03-17 | B69662 | 2 | 저탄소 | 18CRNIMO7HI |  | Al 탈산 | I | 33 | 55 | 51950 | 184.88 | A | A |  | A | 1 |  | 2 | 1560 | 1596 | 7800 |  |  | 7800 | 97.5 | 4 | 80000 | 1685 |  | INGOT | 48 | 40 | [7 empty] | 박용우 | [7 empty] | 87.05 | 10-10 | 0 | 191.74 | A |  | 1680 | 1 | 0.29 | 1593 | 1.78 | 87 |  | 217 | 3:37 | 25 | 25 | 0 | 40 | 250 | 170.2 | 0 | 0 | N2 | 2022-03-17 12:55 |  | 25 | 2022-03-17 12:32 | [5 empty] | Y | [7 empty] | 1 | 7 | 0.05 | 45.93 | [18 empty] | 0.8 |  |  | Y |  | 0.15 | 0.15 | B | [9 empty] | 448 | 1302 | 0 | 346 | 0 | 265 | 0 | 1267 | 0 | 208 | 0 | 0 | 150 | 16
2022-03-17 | A70264 | 1 | 고탄소 | AE1070LS | 연주시작 | Al 탈산 | B | 38 | 5 | 0 | 92.25 | A | A | A |  | 1 | 1 |  | 1520 | 1569 | 6600 |  |  | 6600 | 67.83 | 12 | 97300 | 1618 |  | Y | 49 | 40 | B69660인고트 잔강 약6톤 처리함. | [6 empty] | 조관훈 | 2 |  |  |  |  | Y |  | 163.8 |  | 0 | 266.7 | A |  | 1615 | 3 | 0.22 | 1568 | 1.15 | 93 | 32 | 293 | 4:53 | 30 | 25 | 112 | 0 |  | 0 |  | 300 | N2 | 2022-03-17 11:47 | 2022-03-17 12:50 | 57 | 2022-03-17 11:45 | 59 |  |  |  |  | Y |  |  |  | Y | [5 empty] | 0 | 214.34 | [19 empty] | 1.76 |  |  |  | 3.82 | 0 | A | [9 empty] | 0 | 0 | 1122 | 9 | 0 | 151 | 0 | 695 | 0 | 643 | 0 | 0 | 147 | 61 |  |  |  |  | 1
2022-03-17 | B69663 | 2 | 중탄소 | BP-AE10B35M |  | Si 탈산 | B | 16 | 65 | 53350 | 69.75 | A | A | A |  | 2 | 1 |  | 1540 | 1542 | 5300 | 6800 |  | 12100 | 130.01 | 11 | 93071 | 1598 |  | Y | 97 | 24 |  | Y | [11 empty] | Y |  | 80.35 | 10-1 | 148.09 | 58.96 | A |  | 0 | 3 | 0.21 | 1551 | -82.68 | 54 | 16 | 131 | 2:11 | 13 | 13 | 113 | 0 |  | 0 | 0 | 350 | AR | 2022-03-17 13:07 | 2022-03-17 13:17 | 10 | 2022-03-17 12:57 | 20 | [12 empty] | 3 |  | 51.76 | 26.3 | [23 empty] | 0.09 | 0.09 | A | [9 empty] | 0 | 0 | 429 | 78 | 0 | 76 | 0 | 1945 | 0 | 513 | 0 | 0 | 312 | 34 |  |  | 6
2022-03-17 | A70265 | 1 | 고탄소 | AE1070LS |  | Al 탈산 | B | 32 | 34 | 53700 | 137.65 | A | A | A |  | 1 | 2 |  | 1520 | 1581 | 4600 |  |  | 4600 | 54.37 | 10 | 84610 | 1583 |  | Y | 41 | 28 | [7 empty] | 조관훈 | 2 |  |  |  |  | Y |  |  |  | 0 | 204.46 | A |  | 0 | 3 | 0.17 | 1561 | -47.3 | 86 | 43 | 221 | 3:41 | 30 | 25 | 114 | 0 |  | 0 |  | 400 | N2 | 2022-03-17 13:33 | 2022-03-17 13:47 | 14 | 2022-03-17 13:31 | 16 |  |  |  |  | Y |  |  |  | Y | [5 empty] | 7.23 | 140.18 | [23 empty] | 0 | 0 | A | [9 empty] | 47 | 0 | 1124 | 38 | 0 | 205 | 0 | 397 | 0 | 400 | 0 | 0 | 78 | 53
2022-03-17 | A70266 | 1 | 고탄소 | AE1070LS |  | Al 탈산 | B | 29 | 10 | 54300 | 114.2 | A | A | B |  | 1 | 1 |  | 1520 | 1555 | 7500 |  |  | 7500 | 88.64 | 10 | 84610 | 1589 |  | Y | 67 | 37 | [7 empty] | 조관훈 | 2 | [6 empty] | 100.85 | 13-4 | 0 | 182.7 | A |  | 1589 | 3 | 0.21 | 1548 | 0.85 | 73 | 23 | 240 | 4:00 | 30 | 26 | 115 | 0 |  | 0 |  | 500 | N2 | 2022-03-17 14:33 | 2022-03-17 14:48 | 14 | 2022-03-17 14:33 | 15 |  |  |  |  | Y |  |  |  | Y | [5 empty] | 0 | 1279 | [23 empty] | 2.05 | 0 | A | [9 empty] | 91 | 0 | 1153 | 9 | 0 | 126 | 0 | 1093 | 0 | 745 | 0 | 0 | 183 | 27
2022-03-17 | B69664 | 2 | 중탄소 | BP-AE10B35M |  | Si 탈산 | B | 5 | 14 | 54100 | 82.1 | A | A |  | A | 1 |  | 1 | 1540 | 1545 | 6100 |  |  | 6100 | 65.54 | 11 | 93071 | 1618 |  | Y | 35 | 31 | [10 empty] | Y |  |  | Y |  | 107.8 | 14-1 | 216.26 | 0 | A |  | 1609 | 1 | 0.38 | 1558 | 1.47 | 61 | 20 | 282 | 4:42 | 13 | 14 | 0 | 41 |  | 20.63 | 0 | 0 | AR | 2022-03-17 14:10 | 2022-03-17 14:26 | 16 | 2022-03-17 13:54 | 32 | [14 empty] | 5.44 | 0 | [23 empty] | 0.3 | 0.3 | A | [9 empty] | 0 | 0 | 492 | 86 | 0 | 0 | 0 | 772 | 0 | 0 | 0 | 0 | 198 | 51 |  |  | 4
2022-03-17 | B69665 | 2 | 중탄소 | BP-AE10B35M |  | Si 탈산 | B | 35 | 11 | 54950 | 79.38 | A | B |  | B | 1 |  | 1 | 1540 | 1554 | 5700 |  |  | 5700 | 61.24 | 11 | 93071 | 1626 |  | Y | 37 | 30 |  |  | B69662 | 05 |  |  |  | 박용우 | 2 |  | Y |  |  |  |  | 107.35 | 14-1 | 51.33 | 0 | A |  | 1619 | 1 | 0.36 | 1561 | 1.56 | 64 | 24 | 288 | 4:48 | 13 | 14 | 0 | 42 |  | 16.89 | 0 | 0 | AR | 2022-03-17 15:14 | 2022-03-17 15:35 | 21 | 2022-03-17 15:04 | 32 |  |  |  |  | Y | [7 empty] | 5 | 3.5 | 5.08 | 0 | [23 empty] | 0.3 | 0.3 | A | [9 empty] | 0 | 0 | 216 | 61 | 0 | 0 | 0 | 499 | 0 | 0 | 0 | 0 | 159 | 21 |  |  | 4
2022-03-17 | A70267 | 1 | 고탄소 | AE1070LS |  | Al 탈산 | B | 30 | 9 | 54800 | 85.33 | B | B | B |  | 1 | 1 |  | 1520 | 1536 | 4900 |  |  | 4900 | 48.26 | 12 | 101532 | 1570 |  | Y | 42 | 26 | [7 empty] | 김형철 | 2 |  | Y |  |  |  |  | 98.4 | 13-1 | 0 | 80.79 | A |  | 1570 | 3 | 0.21 | 1539 | 0.76 | 64 | 23 | 275 | 4:35 | 30 | 25 | 116 | 0 |  | 0 |  | 500 | N2 | 2022-03-17 15:29 | 2022-03-17 15:44 | 15 | 2022-03-17 15:27 | 17 |  |  |  |  | Y |  |  |  | Y | [5 empty] | 0 | 253.02 | [23 empty] | 0.01 | 0 | A | [9 empty] | 83 | 0 | 1085 | 13 | 0 | 161 | 0 | 398 | 0 | 399 | 0 | 0 | 0 | 30
2022-03-17 | B69666 | 2 | 중탄소 | BP-AE10B35M |  | Si 탈산 | B | 33 | 56 | 52800 | 79.97 | B | B |  | B | 1 |  | 1 | 1540 | 1527 | 7000 |  |  | 7000 | 75.21 | 11 | 93071 | 1625 |  | Y | 39 | 35 |  |  | B69663 | 05 |  |  |  | 임승우 | 2 |  | Y |  |  |  |  | 106.5 | 12-9 | 150.85 | 0 | A |  | 1616 | 1 | 0.32 | 1557 | 1.57 | 60 | 25 | 301 | 5:01 | 13 | 13 | 0 | 43 |  | 23.22 | 0 | 0 | AR | 2022-03-17 16:31 | 2022-03-17 16:50 | 19 | 2022-03-17 16:20 | 30 |  |  |  |  | Y | [7 empty] | 5 | 3.5 | 6.09 | 0 | [23 empty] | 0.38 | 0.38 | A | [9 empty] | 0 | 0 | 276 | 45 | 0 | 0 | 0 | 548 | 0 | 0 | 0 | 0 | 114 | 5 |  |  | 3
2022-03-17 | A70268 | 1 | 고탄소 | AE1070LS |  | Al 탈산 | B | 38 | 6 | 54100 | 74.9 | B | B | B |  | 1 | 1 |  | 1520 | 1535 | 4600 |  |  | 4600 | 54.37 | 10 | 84610 | 1573 | 356 | Y | 37 | 25 | [7 empty] | 김형철 | 2 |  | Y |  |  |  |  | 104.65 | 13-9 | 0 | 58.99 | A |  | 1573 | 3 | 0.19 | 1532 | 1.11 | 57 | 16 | 270 | 4:30 | 30 | 25 | 117 | 0 |  | 0 |  | 400 | N2 | 2022-03-17 16:33 | 2022-03-17 16:55 | 23 | 2022-03-17 16:31 | 24 |  |  |  |  | Y |  |  |  | Y | [5 empty] | 0 | 216.08 | [23 empty] | 1.32 | 0 | A | [9 empty] | 19 | 0 | 1078 | 14 | 0 | 145 | 0 | 397 | 0 | 299 | 0 | 0 | 0 | 81
2022-03-17 | B69667 | 2 | 중탄소 | BP-AE10B35M |  | Si 탈산 | B | 16 | 66 | 51300 | 87.68 | B | B |  | B | 1 |  | 1 | 1540 | 1534 | 8000 |  |  | 8000 | 78.79 | 12 | 101532 | 1619 |  | Y | 45 | 40 |  |  | B69664 | 05 |  |  |  | 임승우 | 2 |  | Y |  |  |  |  | 109.6 | 12-10 | 237.51 | 0 | A |  | 1622 | 1 | 0.33 | 1559 | 1.71 | 62 | 22 | 254 | 4:14 | 13 | 14 | 0 | 44 |  | 30.2 | 0 | 0 | AR | 2022-03-17 17:41 | 2022-03-17 18:08 | 26 | 2022-03-17 17:29 | 39 |  |  |  |  | Y | [8 empty] | 4 | 7.42 | 0 | [23 empty] | 0.34 | 0.34 | A | [9 empty] | 0 | 0 | 0 | 51 | 0 | 0 | 0 | 550 | 0 | 0 | 0 | 0 | 115 | 6 |  |  | 3
2022-03-17 | A70269 | 1 | 고탄소 | AE1070LS |  | Al 탈산 | B | 32 | 35 | 53600 | 82.72 | B | B | B |  | 1 | 1 |  | 1520 | 1519 | 6400 |  |  | 6400 | 63.03 | 12 | 101532 | 1571 |  | Y | 42 | 34 | 용강량 많아 포트에 약 4톤 버리고 RH이동 | [6 empty] | 김형철 | 2 |  | Y |  |  |  |  | 116.15 | 14-4 | 0 | 177.94 | A |  | 1571 | 3 | 0.18 | 1533 | 0.97 | 58 | 17 | 292 | 4:52 | 30 | 25 | 118 | 0 |  | 0 |  | 500 | N2 | 2022-03-17 17:43 | 2022-03-17 18:05 | 22 | 2022-03-17 17:41 | 24 |  |  |  |  | Y |  |  |  | Y | [5 empty] | 0 | 233.67 | [23 empty] | 0.02 | 0 | A | [9 empty] | 93 | 0 | 1308 | 19 | 0 | 129 | 0 | 804 | 0 | 607 | 0 | 0 | 109 | 64
2022-03-17 | B69668 | 2 | 중탄소 | BP-AE10B35M | TUNDISH교체전 | Si 탈산 | B | 5 | 15 | 53200 | 82.57 | B | B |  | B | 1 |  | 1 | 1540 | 1552 | 6300 |  |  | 6300 | 63.78 | 12 | 98775 | 1620 |  | Y | 40 | 32 |  |  | B69665 | 05 |  |  |  | 임승우 | 2 |  | Y |  |  |  |  | 109.1 | 14-2 | 186.24 | 0 | A |  | 1624 | 1 | 0.34 | 1561 | 1.67 | 64 | 25 | 278 | 4:38 | 13 | 14 | 0 | 45 |  | 18.76 | 0 | 0 | AR | 2022-03-17 18:40 | 2022-03-17 19:13 | 33 | 2022-03-17 18:30 | 44 |  |  |  |  | Y | [7 empty] | 5 | 3 | 4.98 | 0 | [23 empty] | 0.36 | 0.36 | A | [9 empty] | 0 | 0 | 279 | 32 | 0 | 0 | 0 | 549 | 0 | 0 | 0 | 0 | 111 | 8 |  |  | 3
2022-03-17 | A70270 | 1 | 고탄소 | AE1070LS |  | Al 탈산 | B | 29 | 11 | 53900 | 92.1 | B | B | B |  | 1 | 1 |  | 1520 | 1539 | 5500 |  |  | 5500 | 54.17 | 12 | 101532 | 1584 |  | Y | 42 | 31 | [7 empty] | 김형철 | 2 |  | Y |  |  |  |  | 102.2 | 13-5 | 0 | 133.21 | A |  | 1584 | 3 | 0.19 | 1537 | 0.96 | 62 | 21 | 269 | 4:29 | 30 | 25 | 119 | 0 |  | 0 |  | 500 | N2 | 2022-03-17 18:55 | 2022-03-17 19:11 | 16 | 2022-03-17 18:53 | 18 |  |  |  |  | Y |  |  |  | Y | [5 empty] | 0 | 313.94 | [23 empty] | 0 | 0 | A | [9 empty] | 59 | 0 | 1112 | 26 | 0 | 126 | 0 | 398 | 0 | 496 | 0 | 0 | 0 | 41
2022-03-17 | B69669 | 2 | 중탄소 | AE1038M3 | TUNDISH교체 | Si 탈산 | B | 35 | 12 | 54700 | 110.07 | B | B |  | B | 1 |  | 1 | 1540 | 1531 | 8800 |  |  | 8800 | 90.32 | 13 | 97435 | 1662 |  | Y | 52 | 41 |  |  | B69666 | 05 |  |  |  | 임승우 | 2 |  |  | Y | [5 empty] | 0 | 195.55 | A |  | 1659 | 1 | 0.28 | 1586 | 1.58 | 87 | 37 | 342 | 5:42 | 15 | 20 | 0 | 46 |  | 34.55 | 0 | 0 | N2 | 2022-03-17 20:07 | 2022-03-17 20:42 | 35 | 2022-03-17 19:51 | 51 |  |  |  |  | N | [7 empty] | 4 | 3 | 0 | 10.64 | [19 empty] | 1.53 |  |  |  | 0.49 | 0.49 | A | [9 empty] | 153 | 0 | 374 | 70 | 0 | 0 | 0 | 549 | 0 | 0 | 0 | 0 | 68 | 16 |  |  | 4 |  | 1
2022-03-17 | A70271 | 1 | 고탄소 | AE1070LS | TUNDISH교체전 | Al 탈산 | B | 30 | 10 | 54900 | 73.55 | B | B | B |  | 1 | 1 |  | 1520 | 1559 | 4500 |  |  | 4500 | 51.61 | 12 | 87196 | 1585 |  | Y | 33 | 28 | [7 empty] | 김형철 | 2 |  | Y |  |  |  |  | 101.15 | 13-4 | 0 | 207.88 | A |  | 1585 | 3 | 0.19 | 1542 | 1.1 | 67 | 21 | 265 | 4:25 | 30 | 25 | 120 | 0 |  | 0 |  | 500 | N2 | 2022-03-17 19:41 | 2022-03-17 20:12 | 32 | 2022-03-17 19:38 | 34 |  |  |  |  | Y |  |  |  | Y | [5 empty] | 0 | 233.92 | [23 empty] | 0 | 0 | A | [9 empty] | 83 | 0 | 1109 | 28 | 0 | 137 | 0 | 396 | 0 | 301 | 0 | 0 | 0 | 73
2022-03-17 | B69670 | 2 | 중탄소 | AE1038M3 |  | Si 탈산 | B | 33 | 57 | 51700 | 87.4 | B | B |  | B | 1 |  | 1 | 1540 | 1574 | 5400 |  |  | 5400 | 55.42 | 13 | 97435 | 1621 |  | Y | 37 | 31 |  |  | B69667 | 05 |  |  |  | 임승우 | 2 |  | Y |  |  |  |  | 110.1 | 13-3 | 0 | 159.82 | A |  | 1618 | 1 | 0.27 | 1562 | 1.55 | 63 | 20 | 369 | 6:09 | 15 | 15 | 0 | 47 |  | 46.4 | 0 | 0 | N2 | 2022-03-17 21:00 | 2022-03-17 21:47 | 47 | 2022-03-17 20:43 | 64 |  |  |  |  | N | [7 empty] | 4 | 3.3 | 0 | 12.77 | [23 empty] | 0.46 | 0.46 | A | [9 empty] | 183 | 10 | 427 | 65 | 0 | 0 | 0 | 550 | 0 | 0 | 0 | 0 | 111 | 10 |  |  | 3
2022-03-17 | A70272 | 1 | 저탄소 | KSG4120H | TUNDISH교체 | Al 탈산 | B | 38 | 7 | 54300 | 85.6 | B | B | B |  | 1 | 1 |  | 1540 | 1551 | 7800 |  |  | 7800 | 92.19 | 10 | 84610 | 1637 | 719 | Y | 47 | 43 | [7 empty] | 김형철 | 2 |  | Y |  |  |  |  | 101.45 | 13-5 | 0 | 197.51 | A |  | 1637 | 3 | 0.2 | 1607 | 0.79 | 94 | 30 | 301 | 5:01 | 18 | 20 | 121 | 0 |  | 0 |  | 600 | N2 | 2022-03-17 20:59 | 2022-03-17 21:32 | 35 | 2022-03-17 20:58 | 36 |  |  |  |  | Y |  |  |  | Y | [5 empty] | 0 | 243.23 | [19 empty] | 1.92 |  |  |  | 1.68 | 0 | A | [9 empty] | 265 | 1467 | 0 | 466 | 0 | 183 | 0 | 507 | 0 | 363 | 0 | 0 | 0 | 16 |  |  |  |  | 1
2022-03-17 | B69671 | 2 | 중탄소 | AE1038M3 |  | Si 탈산 | B | 16 | 67 | 51400 | 89.02 | B | B |  | B | 1 |  | 1 | 1540 | 1547 | 6500 |  |  | 6500 | 66.71 | 13 | 97435 | 1626 |  | Y | 39 | 34 |  |  | B69668 | 05 |  |  |  | 임승우 | 2 |  | Y |  |  |  |  | 105.5 | 12-6 | 0 | 170.72 | A |  | 1623 | 1 | 0.26 | 1557 | 1.63 | 58 | 18 | 264 | 4:24 | 15 | 15 | 0 | 48 |  | 40.17 | 0 | 0 | N2 | 2022-03-17 22:04 | 2022-03-17 22:54 | 50 | 2022-03-17 21:45 | 69 |  |  |  |  | N | [7 empty] | 4 | 4 | 0 | 13.34 | [23 empty] | 0.57 | 0.57 | A | [9 empty] | 179 | 0 | 383 | 41 | 0 | 0 | 0 | 547 | 0 | 0 | 0 | 0 | 112 | 32 |  |  | 4
2022-03-17 | A70273 | 1 | 저탄소 | KSG4120H |  | Al 탈산 | B | 32 | 36 | 53300 | 79.12 | B | B | B |  | 1 | 1 |  | 1540 | 1552 | 7100 |  |  | 7100 | 69.93 | 12 | 101532 | 1624 |  | Y | 43 | 37 | [7 empty] | 김형철 | 2 |  | Y |  |  |  |  | 109.05 | 13-7 | 0 | 197.88 | A |  | 1624 | 3 | 0.24 | 1597 | 0.75 | 84 | 29 | 291 | 4:51 | 18 | 18 | 122 | 0 |  | 0 |  | 888 | N2 | 2022-03-17 21:58 | 2022-03-17 22:31 | 33 | 2022-03-17 21:57 | 34 |  |  |  |  | Y |  |  |  | Y | [5 empty] | 0 | 260.83 | [23 empty] | 2.9 | 0 | A | [9 empty] | 805 | 1202 | 0 | 578 | 0 | 259 | 0 | 396 | 0 | 295 | 0 | 0 | 0 | 13
2022-03-17 | B69672 | 2 | 중탄소 | AE1038M3 |  | Si 탈산 | B | 5 | 16 | 53450 | 107.7 | B | D |  | D | 1 |  | 1 | 1540 | 1566 | 8100 |  |  | 8100 | 83.13 | 13 | 97435 | 1625 |  | Y | 54 | 45 | [7 empty] | 임승우 | 2 | [6 empty] | 100.65 | 13-2 | 0 | 0 | A |  | 1630 | 1 | 0.34 | 1572 | 1.4 | 73 | 22 | 215 | 3:35 | 15 | 17 | 0 | 49 |  | 160.7 | 0 | 0 | N2 | 2022-03-17 23:23 | 2022-03-17 23:56 | 33 | 2022-03-17 23:04 | 52 |  |  |  |  | N | [7 empty] | 5 | 3.5 | 0 | 32.2 | [23 empty] | 0.53 | 0.53 | B | [9 empty] | 160 | 8 | 229 | 25 | 0 | 0 | 0 | 748 | 0 | 0 | 0 | 0 | 220 | 67 |  |  | 3
2022-03-17 | A70274 | 1 | 저탄소 | KSG4120H |  | Al 탈산 | B | 29 | 12 | 53500 | 81.3 | B | D | D |  | 1 | 1 |  | 1540 | 1540 | 7800 |  |  | 7800 | 76.82 | 12 | 101532 | 1615 |  | Y | 45 | 41 | [7 empty] | 김형철 | 2 |  | Y |  |  |  |  | 109 | 14-2 | 0 | 216.05 | A |  | 1615 | 3 | 0.22 | 1578 | 1.06 | 65 | 16 | 293 | 4:53 | 18 | 19 | 123 | 0 |  | 0 |  | 888 | N2 | 2022-03-17 23:23 | 2022-03-17 23:51 | 28 | 2022-03-17 23:21 | 30 |  |  |  |  | Y |  |  |  | Y | [5 empty] | 0 | 252.08 | [23 empty] | 0.03 | 0 | A | [9 empty] | 270 | 1699 | 0 | 558 | 0 | 168 | 0 | 397 | 0 | 299 | 0 | 0 | 0 | 7 |  |  | 4
2022-03-17 | B69673 | 2 | 중탄소 | AE1038M3 |  | Si 탈산 | B | 35 | 13 | 54550 | 111.02 | D | D |  | D | 1 |  | 1 | 1540 | 1589 | 6400 |  |  | 6400 | 60.99 | 14 | 104930 | 1620 |  | Y | 59 | 37 | [7 empty] | 김규완 | 2 |  |  |  |  | Y |  | 96.55 | 12-8 | 9.29 | 117.33 | A |  | 1623 | 1 | 0.35 | 1554 | 1.72 | 55 | 21 | 268 | 4:28 | 15 | 16 | 0 | 50 |  | 145.35 | 0 | 0 | N2 | 2022-03-18 00:33 | 2022-03-18 00:59 | 26 | 2022-03-18 00:12 | 47 |  |  |  |  | N | [7 empty] | 5 | 4.5 | 0 | 26.52 | [23 empty] | 0.6 | 0.6 | A | [9 empty] | 131 | 10 | 885 | 21 | 0 | 0 | 0 | 855 | 0 | 158 | 0 | 0 | 542 | 37 |  |  | 4
2022-03-17 | A70275 | 1 | 저탄소 | KSG4120H |  | Al 탈산 | B | 30 | 11 | 54700 | 84.67 | D | D | D |  | 1 | 1 |  | 1540 | 1553 | 6200 |  |  | 6200 | 73.28 | 10 | 84610 | 1629 |  | Y | 42 | 31 | [7 empty] | 김덕진 | 2 |  |  | Y |  | N |  | 94.55 | 12-6 | 0.01 | 280.16 | A |  | 1629 | 3 | 0.21 | 1579 | 1.22 | 66 | 15 | 283 | 4:43 | 18 | 19 | 124 | 0 |  | 0 |  | 888 | N2 | 2022-03-18 00:28 | 2022-03-18 01:04 | 36 | 2022-03-18 00:26 | 38 |  |  |  |  | Y |  |  |  | Y | [5 empty] | 0 | 301.5 | [23 empty] | 1.38 | 0 | A | [9 empty] | 1237 | 568 | 0 | 504 | 0 | 186 | 0 | 400 | 0 | 301 | 0 | 0 | 0 | 4
2022-03-17 | B69674 | 2 | 중탄소 | AE1038M3 |  | Si 탈산 | B | 33 | 58 | 51550 | 92.43 | D | D |  | D | 1 |  | 1 | 1540 | 1572 | 5700 |  |  | 5700 | 54.32 | 14 | 104930 | 1627 |  | Y | 37 | 33 | [7 empty] | 김규완 | 2 |  |  |  |  | Y |  | 101.55 | 12-4 | 0 | 95.98 | A |  | 1624 | 1 | 0.32 | 1559 | 1.56 | 60 | 26 | 299 | 4:59 | 15 | 16 | 0 | 51 |  | 146.01 | 0 | 0 | N2 | 2022-03-18 01:29 | 2022-03-18 01:55 | 26 | 2022-03-18 01:07 | 48 |  |  |  |  | N | [7 empty] | 14 | 4 | 0 | 26.96 | [23 empty] | 0.82 | 0.82 | A | [9 empty] | 145 | 0 | 908 | 61 | 0 | 0 | 0 | 706 | 0 | 157 | 0 | 0 | 0 | 28 |  |  | 4
2022-03-17 | A70276 | 1 | 저탄소 | KSG4120H |  | Al 탈산 | B | 38 | 8 | 54800 | 75.88 | D | D | D |  | 1 | 1 |  | 1540 | 1549 | 7000 |  |  | 7000 | 68.94 | 12 | 101532 | 1620 |  | Y | 42 | 35 | [7 empty] | 김덕진 | 2 |  | Y |  |  | N |  | 106.55 | 14-1 | 0 | 201.07 | A |  | 1620 | 3 | 0.19 | 1583 | 1.09 | 70 | 22 | 314 | 5:14 | 18 | 18 | 125 | 0 |  | 0 |  | 888 | N2 | 2022-03-18 01:33 | 2022-03-18 01:59 | 26 | 2022-03-18 01:32 | 27 |  |  |  |  | Y |  |  |  | Y | [5 empty] | 0 | 246.75 | [23 empty] | 2.74 | 0 | A | [9 empty] | 1061 | 808 | 0 | 580 | 0 | 179 | 0 | 453 | 0 | 295 | 0 | 0 | 0 | 8
2022-03-17 | B69675 | 2 | 중탄소 | AE1038M3 |  | Si 탈산 | B | 16 | 68 | 50950 | 93.68 | D | D |  | D | 1 |  | 1 | 1540 | 1548 | 6800 |  |  | 6800 | 75.61 | 12 | 89940 | 1611 | 716 | Y | 43 | 39 | [7 empty] | 김규완 | 2 |  |  |  |  | Y |  | 97.15 | 11-8 | 0 | 122.31 | A |  | 1617 | 1 | 0.26 | 1559 | 1.56 | 60 | 25 | 258 | 4:18 | 15 | 16 | 0 | 52 |  | 78.05 | 0 | 0 | N2 | 2022-03-18 02:40 | 2022-03-18 03:05 | 25 | 2022-03-18 02:20 | 45 |  |  |  |  | N | [7 empty] | 5 | 4.5 | 0 | 17.04 | [23 empty] | 0.55 | 0.55 | A | [9 empty] | 162 | 0 | 988 | 0 | 0 | 0 | 0 | 703 | 0 | 155 | 0 | 0 | 58 | 19 |  |  | 4
2022-03-17 | A70277 | 1 | 저탄소 | KSG4120H |  | Al 탈산 | B | 32 | 37 | 53900 | 83.55 | D | D | D |  | 1 | 1 |  | 1540 | 1545 | 7000 |  |  | 7000 | 68.94 | 12 | 101532 | 1619 |  | Y | 47 | 36 | [7 empty] | 차승주 | 2 |  |  | Y |  |  |  | 98.55 | 12-5 | 0.03 | 12.89 | A |  | 1619 | 3 | 0.19 | 1582 | 1 | 69 | 28 | 276 | 4:36 | 18 | 18 | 126 | 0 |  | 0 |  | 888 | N2 | 2022-03-18 02:39 | 2022-03-18 03:02 | 22 | 2022-03-18 02:39 | 22 |  |  |  |  | Y |  |  |  | Y | [5 empty] | 0 | 268.89 | [23 empty] | 4.57 | 0 | A | [9 empty] | 625 | 1138 | 0 | 597 | 0 | 159 | 0 | 394 | 0 | 300 | 0 | 0 | 0 | 7
2022-03-17 | B69676 | 2 | 중탄소 | AE1038M3 |  | Si 탈산 | B | 5 | 17 | 53900 | 103.22 | D | D |  | D | 1 |  | 1 | 1540 | 1561 | 6700 |  |  | 6700 | 63.85 | 14 | 104930 | 1616 |  | Y | 53 | 38 | [7 empty] | 김규완 | 2 |  |  |  |  | Y |  | 105 | 13-7 | 0.46 | 122.88 | A |  | 1613 | 1 | 0.29 | 1564 | 1.29 | 65 | 29 | 282 | 4:42 | 15 | 15 | 0 | 53 |  | 61.51 | 0 | 0 | N2 | 2022-03-18 03:50 | 2022-03-18 04:15 | 25 | 2022-03-18 03:33 | 43 |  |  |  |  | N | [7 empty] | 5 | 3.5 | 0 | 12.32 | [23 empty] | 0.63 | 0.63 | A | [9 empty] | 174 | 0 | 934 | 56 | 0 | 0 | 0 | 707 | 0 | 157 | 0 | 0 | 58 | 22 |  |  | 4
2022-03-17 | A70278 | 1 | 저탄소 | KSG4120H |  | Al 탈산 | B | 29 | 13 | 53000 | 70.85 | D | D | D |  | 1 | 1 |  | 1540 | 1601 | 5200 |  |  | 5200 | 51.22 | 12 | 101532 | 1624 |  | Y | 40 | 28 | [7 empty] | 김덕진 | 2 |  |  | Y |  | N |  | 106.35 | 13-9 | 0 | 208.98 | A |  | 1624 | 3 | 0.19 | 1591 | 1.06 | 78 | 29 | 338 | 5:38 | 18 | 18 | 127 | 0 |  | 0 |  | 888 | N2 | 2022-03-18 03:25 | 2022-03-18 03:59 | 34 | 2022-03-18 03:25 | 34 |  |  |  |  | Y |  |  |  | Y | [5 empty] | 0 | 219.65 | [23 empty] | 4.58 | 5.5 | A | [9 empty] | 1194 | 663 | 0 | 690 | 0 | 187 | 0 | 395 | 0 | 300 | 0 | 0 | 0 | 14
2022-03-17 | A70279 | 1 | 저탄소 | KSG4120H | TUNDISH교체전 | Al 탈산 | B | 30 | 12 | 55000 | 73.63 | D | D | D |  | 1 | 1 |  | 1540 | 1595 | 5100 |  |  | 5100 | 54.33 | 12 | 93864 | 1632 |  | Y | 40 | 30 | [7 empty] | 김덕진 | 2 |  |  | Y |  | N |  | 102.2 | 13-5 | 0.02 | 171.54 | A |  | 1632 | 3 | 0.17 | 1588 | 1.33 | 75 | 24 | 269 | 4:29 | 18 | 19 | 128 | 0 |  | 0 |  | 888 | N2 | 2022-03-18 04:22 | 2022-03-18 05:01 | 39 | 2022-03-18 04:21 | 40 |  |  |  |  | Y |  |  |  | Y | [5 empty] | 0 | 242.03 | [23 empty] | 4.58 | 6.68 | A | [9 empty] | 1118 | 618 | 0 | 623 | 0 | 181 | 0 | 645 | 0 | 467 | 0 | 0 | 55 | 9
2022-03-17 | B69677 | 2 | 중탄소 | AE1038M3 |  | Si 탈산 | B | 35 | 14 | 53500 | 87.52 | D | D |  | D | 1 |  | 1 | 1540 | 1551 | 6100 |  |  | 6100 | 58.13 | 14 | 104930 | 1611 |  | Y | 36 | 33 | [7 empty] | 김규완 | 2 |  |  |  |  | Y |  | 103.9 | 13-6 | 0 | 172.02 | A |  | 1615 | 1 | 0.41 | 1554 | 1.5 | 55 | 25 | 262 | 4:22 | 15 | 16 | 0 | 54 |  | 191.69 | 0 | 0 | N2 | 2022-03-18 05:00 | 2022-03-18 05:24 | 24 | 2022-03-18 04:42 | 42 |  |  |  |  | N | [7 empty] | 5 | 3.5 | 0 | 39.98 | [23 empty] | 0.12 | 0.12 | A | [9 empty] | 160 | 0 | 928 | 0 | 0 | 0 | 0 | 700 | 0 | 159 | 0 | 0 | 152 | 28 |  |  | 4
2022-03-17 | A70280 | 1 | 저탄소 | AE8617HG | TUNDISH교체 | Si 탈산 | B | 38 | 9 | 54200 | 90.65 | D | D | D |  | 1 | 1 |  | 1540 | 1568 | 5700 |  |  | 5700 | 58.8 | 12 | 96939 | 1662 |  | Y | 41 | 27 | [7 empty] | 김덕진 | 2 |  |  | Y |  | N |  | 101.35 | 13-5 | 0 | 170.98 | A |  | 1646 | 3 | 0.17 | 1603 | 0.9 | 91 | 30 | 310 | 5:10 | 18 | 22 | 129 | 0 |  | 0 |  | 999 | N2 | 2022-03-18 05:40 | 2022-03-18 06:24 | 45 | 2022-03-18 05:38 | 47 | [14 empty] | 0 | 335.56 | [19 empty] | 2.33 |  |  |  | 0.41 | 9.53 | A | [9 empty] | 348 | 0 | 580 | 20 | 0 | 211 | 0 | 396 | 0 | 300 | 0 | 0 | 0 | 23 |  |  | 9 |  | 1
2022-03-17 | B69678 | 2 | 중탄소 | AE1038M3 |  | Si 탈산 | B | 33 | 59 | 51800 | 91.92 | D | D |  | D | 1 |  | 1 | 1540 | 1583 | 5200 |  |  | 5200 | 49.56 | 14 | 104930 | 1628 |  | Y | 34 | 32 | [7 empty] | 김규완 | 2 |  |  |  |  | Y |  |  |  | 0 | 64.98 | A |  | 1617 | 1 | 0.34 | 1563 | 1.35 | 64 | 26 | 265 | 4:25 | 15 | 15 | 0 | 55 |  | 66.04 | 0 | 0 | N2 | 2022-03-18 06:07 | 2022-03-18 06:27 | 20 | 2022-03-18 05:46 | 42 |  |  |  |  | N | [7 empty] | 12 | 4 | 0 | 14.07 | [23 empty] | 0.6 | 0.6 | A | [9 empty] | 139 | 0 | 942 | 41 | 0 | 0 | 0 | 701 | 0 | 158 | 0 | 0 | 97 | 14 |  |  | 6
2022-03-17 | A70281 | 1 | 저탄소 | AE8617HG | 잔강최소화전 | Si 탈산 | B | 32 | 38 | 53400 | 72.3 | D | A | A |  | 1 | 1 |  | 1540 | 1591 | 4200 |  |  | 4200 | 48.94 | 14 | 85825 | 1631 |  | Y | 40 | 25 | [7 empty] | 차승주 | 2 |  | Y |  |  | N |  | 97.45 | 12-4 | 0.01 | 134.81 | A |  | 1631 | 3 | 0.17 | 1593 | 1.27 | 81 | 26 | 265 | 4:25 | 18 | 18 | 130 | 0 |  | 0 |  | 999 | N2 | 2022-03-18 06:36 | 2022-03-18 07:26 | 50 | 2022-03-18 06:34 | 52 | [14 empty] | 0 | 188.96 | [23 empty] | 0 | 1.1 | A | [9 empty] | 430 | 0 | 501 | 0 | 0 | 251 | 0 | 396 | 0 | 298 | 0 | 0 | 0 | 0 |  |  | 9
2022-03-17 | B69679 | 2 | 중탄소 | AE1038M3 |  | Si 탈산 | B | 16 | 69 | 50950 | 92.8 | D | A |  | A | 1 |  | 1 | 1540 | 1579 | 5200 |  |  | 5200 | 48.76 | 14 | 106640 | 1622 |  | Y | 40 | 33 | [7 empty] | 김규완 | 2 | [6 empty] | 103.75 | 12-4 | 0 | 254.03 | A |  | 1619 | 1 | 0.32 | 1562 | 1.47 | 63 | 28 | 291 | 4:51 | 15 | 15 | 0 | 56 |  | 51.43 | 0 | 0 | N2 | 2022-03-18 07:11 | 2022-03-18 07:31 | 20 | 2022-03-18 06:52 | 39 |  |  |  |  | N | [7 empty] | 4 | 4.5 | 0 | 14.66 | [23 empty] | 0.57 | 0.57 | A | [9 empty] | 149 | 0 | 725 | 73 | 0 | 0 | 0 | 504 | 0 | 158 | 0 | 0 | 0 | 36 |  |  | 6
2022-03-18 | A70282 | 1 | 저탄소 | AE8620HM2 | 잔강최소화, 연주종료 | Al 탈산 | B | 29 | 14 | 53300 | 63.68 | A |  | A |  | 1 | 1 |  | 1540 |  | 5000 |  |  | 5000 | 62.27 | 11 | 80296 |  |  | Y | 43 | 0 |  |  | A70279 |  |  |  |  | 조관훈 | 2 |  | Y | [8 empty] | A |  | 1634 | 3 | 0.2 | 1591 | 1.79 | 83 | 14 | 327 | 5:27 | 16 | 16 | 131 | 0 |  | 0 |  | 600 | AR | 2022-03-18 07:36 | 2022-03-18 08:39 | 63 | 2022-03-18 07:36 | 64 | [14 empty] | 118.29 | 17.8 | [23 empty] | 0.36 | 3.11 | A | [9 empty] | 514 | 0 | 434 | 19 | 0 | 227 | 0 | 399 | 0 | 298 | 0 | 0 | 0 | 0
2022-03-18 | B69680 | 2 | 중탄소 | AE1038M3 |  | Si 탈산 | B | 5 | 18 | 52700 | 89.13 | A | A |  | A | 1 |  | 1 | 1540 | 1569 | 5300 |  |  | 5300 | 53.18 | 13 | 99658 | 1631 |  | Y | 36 | 31 | [7 empty] | 박용우 | 2 |  |  |  |  | Y |  | 103.9 | 13-5 | 0 | 191.24 | A |  | 1617 | 1 | 0.3 | 1562 | 1.37 | 63 | 23 | 303 | 5:03 | 15 | 15 | 0 | 57 |  | 43.11 | 0 | 0 | N2 | 2022-03-18 08:07 | 2022-03-18 08:45 | 38 | 2022-03-18 07:49 | 56 |  |  |  |  | N | [7 empty] | 4 | 4.5 | 0 | 13.85 | [23 empty] | 0.47 | 0.47 | A | [9 empty] | 121 | 0 | 492 | 86 | 0 | 0 | 0 | 499 | 0 | 158 | 0 | 0 | 74 | 48 |  |  | 6
2022-03-18 | A70283 | 1 | 중탄소 | SCM440I |  | Al 탈산 | I | 30 | 13 | 54700 | 127.4 | A | A |  | A | 1 |  | 1 | 1545 | 1596 | 8300 |  |  | 8300 | 83.67 | 16 | 99200 | 1614 |  | INGOT | 82 | 46 | [7 empty] | 조관훈 | [9 empty] | 275.69 | 0 | A |  | 1649 | 1 | 0.27 | 1580 | 1.79 | 85 |  | 222 | 3:42 | 20 | 21 | 0 | 59 |  | 83.2 | 0 | 0 | AR | 2022-03-18 09:44 |  | 31 | 2022-03-18 09:31 | [5 empty] | Y | [7 empty] | 2 | 3.5 | 22.37 | 0 | [16 empty] | 0.8 |  | 1 |  |  |  |  | 0.07 | 0.07 | A | [9 empty] | 1348 | 0 | 192 | 83 | 0 | 155 | 0 | 895 | 0 | 595 | 0 | 0 | 56 | 41
2022-03-18 | B69681 | 2 | 중탄소 | AE1038M3 |  | Si 탈산 | B | 35 | 15 | 54300 | 92.22 | A | A |  | A | 1 |  | 1 | 1540 | 1539 | 6600 |  |  | 6600 | 58.71 | 15 | 112425 | 1617 | 357 | Y | 39 | 34 | [7 empty] | 박용우 | 2 |  |  |  |  | Y |  | 105.8 | 13-8 | 0 | 207.26 | A |  | 1620 | 1 | 0.3 | 1562 | 1.35 | 63 | 23 | 261 | 4:21 | 15 | 15 | 0 | 58 |  | 43.21 | 0 | 0 | N2 | 2022-03-18 09:12 | 2022-03-18 10:01 | 49 | 2022-03-18 08:55 | 66 |  |  |  |  | N | [7 empty] | 4 | 4.5 | 0 | 12.24 | [23 empty] | 0.53 | 0.53 | A | [9 empty] | 152 | 0 | 508 | 82 | 0 | 0 | 0 | 497 | 0 | 157 | 0 | 0 | 74 | 32 |  |  | 6
2022-03-18 | B69682 | 2 | 중탄소 | AE1038M3 |  | Si 탈산 | B | 33 | 60 | 51300 | 102.9 | A | A |  | A | 1 |  | 1 | 1540 | 1525 | 7800 |  |  | 7800 | 74.34 | 14 | 104930 | 1622 |  | Y | 45 | 40 | [7 empty] | 박용우 | 2 |  |  |  |  | Y |  | 108 | 12-10 | 0 | 135.02 | A |  | 1612 | 1 | 0.27 | 1555 | 1.42 | 56 | 23 | 306 | 5:06 | 15 | 15 | 0 | 60 |  | 34.76 | 0 | 0 | N2 | 2022-03-18 10:42 | 2022-03-18 11:03 | 21 | 2022-03-18 10:17 | 46 |  |  |  |  | N | [7 empty] | 6 | 4.5 | 0 | 9.16 | [23 empty] | 0.01 | 0.01 | A | [9 empty] | 198 | 0 | 529 | 71 | 0 | 0 | 0 | 500 | 0 | 157 | 0 | 0 | 76 | 25 |  |  | 6
2022-03-18 | B69683 | 2 | 중탄소 | AE1038M3 |  | Si 탈산 | B | 16 | 70 | 51350 | 92.15 | A | A |  | A | 1 |  | 1 | 1540 | 1525 | 7100 |  |  | 7100 | 72.87 | 13 | 97435 | 1610 |  | Y | 40 | 36 | [7 empty] | 박용우 | 2 |  |  |  |  | Y |  | 99.85 | 11-10 | 0.13 | 57.3 | A |  | 1610 | 1 | 0.29 | 1551 | 1.27 | 52 | 18 | 284 | 4:44 | 15 | 15 | 0 | 61 |  | 32.4 | 0 | 0 | N2 | 2022-03-18 11:30 | 2022-03-18 12:08 | 38 | 2022-03-18 11:15 | 53 |  |  |  |  | N | [7 empty] | 4 | 4.5 | 0 | 8.27 | [23 empty] | 0.46 | 0.46 | A | [9 empty] | 204 | 0 | 758 | 100 | 0 | 0 | 0 | 503 | 0 | 155 | 0 | 0 | 232 | 42 |  |  | 6
2022-03-18 | B69684 | 2 | 중탄소 | AE1038M3 |  | Si 탈산 | B | 5 | 19 | 52800 | 86.5 | A | A |  | A | 1 |  | 1 | 1540 | 1546 | 5800 |  |  | 5800 | 59.53 | 13 | 97435 | 1635 |  | Y | 33 | 28 | [7 empty] | 박용우 | 2 | [6 empty] | 98.9 | 12-10 | 0 | 101.6 | A |  | 1622 | 1 | 0.29 | 1560 | 0 | 61 | 22 | 279 | 4:39 | 15 | 15 | 0 | 62 |  | 34.02 | 0 | 0 | N2 | 2022-03-18 12:26 | 2022-03-18 13:11 | 45 | 2022-03-18 12:08 | 63 |  |  |  |  | N | [7 empty] | 4 | 4.5 | 0 | 10.64 | [23 empty] | 0.56 | 0.56 | B | [9 empty] | 133 | 0 | 473 | 83 | 0 | 0 | 0 | 502 | 0 | 155 | 0 | 0 | 75 | 71 |  |  | 6
2022-03-18 | B69685 | 2 | 중탄소 | AE1038M3 |  | Si 탈산 | B | 35 | 16 | 54350 | 101.13 | A | A |  | A | 1 |  | 1 | 1540 | 1530 | 6600 |  |  | 6600 | 67.74 | 13 | 97435 | 1631 |  | Y | 40 | 34 | [7 empty] | 박용우 | 2 |  |  |  |  | Y |  | 102.55 | 13-4 | 18.23 | 156.6 | A |  | 1612 | 1 | 0.33 | 1563 | 0.98 | 64 | 30 | 288 | 4:48 | 15 | 15 | 0 | 63 |  | 35.45 | 0 | 0 | N2 | 2022-03-18 13:43 | 2022-03-18 14:10 | 27 | 2022-03-18 13:29 | 42 |  |  |  |  | N | [7 empty] | 3 | 4.5 | 0 | 9.6 | [23 empty] | 0.45 | 0.45 | A | [9 empty] | 119 | 0 | 520 | 0 | 0 | 0 | 0 | 501 | 0 | 156 | 0 | 0 | 74 | 32 |  |  | 6
2022-03-18 | A70284 | 1 | 고탄소 | STB2 | 연주시작 | Al 탈산 | B | 29 | 15 | 53800 | 101.05 | A | C | C |  | 1 | 1 |  | 1520 | 1553 | 7800 |  |  | 7800 | 97.04 | 10 | 80378 | 1578 |  | Y | 53 | 49 | [7 empty] | 조관훈 | 2 | [6 empty] | 100.25 | 13-2 | 252.37 | 0 | A |  | 1590 | 3 | 0.18 | 1546 | 0.94 | 90 | 28 | 266 | 4:26 | 25 | 25 | 1 | 0 |  | 0 |  | 270 | AR | 2022-03-18 14:48 | 2022-03-18 15:30 | 45 | 2022-03-18 14:47 | 46 |  |  |  |  | Y |  |  |  | Y | 교체 첫히트 |  |  |  |  | 89.56 | 85.89 | [19 empty] | 1.85 |  |  |  | 11.6 | 3.11 | A | [9 empty] | 0 | 21 | 284 | 0 | 0 | 149 | 0 | 994 | 0 | 797 | 0 | 0 | 244 | 9 |  |  |  |  | 1
2022-03-18 | B69686 | 2 | 중탄소 | AE1038M3 |  | Si 탈산 | B | 33 | 61 | 51750 | 95.45 | A | A |  | C | 1 |  | 1 | 1540 | 1526 | 7700 |  |  | 7700 | 73.38 | 14 | 104930 | 1631 |  | Y | 43 | 37 | [7 empty] | 박용우 | 2 |  |  |  |  | Y |  | 103.65 | 12-5 | 0.01 | 278.72 | A |  | 1624 | 1 | 0.3 | 1561 | 1.51 | 62 | 28 | 309 | 5:09 | 15 | 15 | 0 | 64 |  | 33.88 | 0 | 0 | N2 | 2022-03-18 14:44 | 2022-03-18 15:16 | 31 | 2022-03-18 14:26 | 50 | [12 empty] | 3 |  | 0 | 8.06 | [23 empty] | 0.4 | 0.4 | A | [9 empty] | 120 | 0 | 356 | 52 | 0 | 0 | 0 | 498 | 0 | 156 | 0 | 0 | 133 | 40 |  |  | 4
2022-03-18 | A70285 | 1 | 고탄소 | STB2 |  | Al 탈산 | B | 32 | 39 | 53100 | 85.15 | C | C | C |  | 1 | 1 |  | 1520 | 1543 | 5400 |  |  | 5400 | 64.93 | 10 | 83164 | 1572 |  | Y | 40 | 32 | [7 empty] | 이호남 | 2 | [6 empty] | 101.1 | 12-7 | 266.98 | 0 | A |  | 1562 | 3 | 0.17 | 1528 | 0.79 | 72 | 27 | 239 | 3:59 | 25 | 25 | 2 | 0 |  | 0 |  | 270 | AR | 2022-03-18 15:41 | 2022-03-18 16:30 | 49 | 2022-03-18 15:39 | 52 |  |  |  |  | Y |  |  |  | Y | [5 empty] | 83.09 | 78.99 | [20 empty] | 1.05 |  |  | 0.04 | 0 | A | [9 empty] | 0 | 0 | 260 | 0 | 0 | 126 | 0 | 717 | 0 | 551 | 0 | 0 | 97 | 19
2022-03-18 | B69687 | 2 | 중탄소 | AE1038M3 | TUNDISH교체전 | Si 탈산 | B | 16 | 71 | 51150 | 99 | C | C |  | C | 1 |  | 1 | 1540 | 1547 | 6500 |  |  | 6500 | 62.72 | 15 | 103633 | 1621 |  | Y | 44 | 34 | [7 empty] | 추창도 | 2 |  |  |  |  | Y |  | 99.65 | 11-10 | 0 | 199.96 | A |  | 1628 | 1 | 0.39 | 1561 | 1.54 | 62 | 29 | 341 | 5:41 | 15 | 15 | 0 | 65 |  | 34.83 | 0 | 0 | N2 | 2022-03-18 16:01 | 2022-03-18 16:20 | 19 | 2022-03-18 15:43 | 37 | [12 empty] | 12 |  | 0 | 7.6 | [23 empty] | 0.47 | 0.47 | A | [9 empty] | 177 | 0 | 402 | 61 | 0 | 0 | 0 | 499 | 0 | 157 | 0 | 0 | 134 | 41 |  |  | 4
2022-03-18 | A70286 | 1 | 고탄소 | STB2 |  | Al 탈산 | B | 38 | 10 | 53800 | 90.75 | C | C | C |  | 1 | 1 |  | 1520 | 1538 | 6900 |  |  | 6900 | 67.96 | 12 | 101532 | 1567 |  | Y | 48 | 42 | [7 empty] | 이호남 | 2 | [6 empty] | 99.8 | 13-3 | 405.4 | 0 | A |  | 1566 | 3 | 0.18 | 1525 | 0.98 | 69 | 35 | 233 | 3:53 | 25 | 25 | 3 | 0 |  | 0 |  | 300 | AR | 2022-03-18 16:51 | 2022-03-18 17:31 | 40 | 2022-03-18 16:50 | 40 |  |  |  |  | Y |  |  |  | Y | [5 empty] | 90.63 | 68.35 | [20 empty] | 0.55 |  |  | 2.84 | 0 | A | [9 empty] | 0 | 26 | 291 | 0 | 0 | 126 | 0 | 717 | 0 | 551 | 0 | 0 | 161 | 40
2022-03-18 | B69688 | 2 | 중탄소 | SFMN438VS2 | TUNDISH교체 | Si 탈산 | B | 5 | 20 | 53400 | 114.98 | C | C |  | C | 1 |  | 1 | 1540 | 1568 | 8600 |  |  | 8600 | 84.7 | 12 | 101532 | 1665 |  | Y | 48 | 44 | [17 empty] | 0.01 | 190.59 | A |  | 1660 | 1 | 0.32 | 1580 | 1.42 | 86 | 39 | 357 | 5:57 | 18 | 20 | 0 | 66 |  | 38.86 | 0 | 0 | N2 | 2022-03-18 17:20 | 2022-03-18 17:46 | 25 | 2022-03-18 16:58 | 48 | [12 empty] | 15 |  | 0 | 10.76 | [19 empty] | 1.91 |  |  |  | 0.77 | 0.77 | B | [9 empty] | 0 | 0 | 1274 | 141 | 0 | 0 | 0 | 498 | 0 | 156 | 0 | 0 | 133 | 30 |  |  |  |  | 1
2022-03-18 | B69689 | 2 | 중탄소 | SFMN438VS2 |  | Si 탈산 | B | 35 | 17 | 54200 | 106.4 | C | C |  | C | 1 |  | 1 | 1540 | 1568 | 7700 |  |  | 7700 | 75.84 | 12 | 101532 | 1658 |  | Y | 47 | 40 | [15 empty] | 103.6 | 13-5 | 0 | 177.71 | A |  | 1649 | 1 | 0.3 | 1573 | 1.5 | 79 | 36 | 359 | 5:59 | 18 | 18 | 0 | 67 |  | 30.21 | 0 | 0 | N2 | 2022-03-18 18:18 | 2022-03-18 18:51 | 34 | 2022-03-18 17:56 | 56 | [12 empty] | 14 |  | 0 | 8.54 | [23 empty] | 1.54 | 1.54 | A | [9 empty] | 0 | 0 | 1311 | 90 | 0 | 0 | 0 | 498 | 0 | 158 | 0 | 0 | 131 | 56
2022-03-18 | A70287 | 1 | 고탄소 | STB2 |  | Al 탈산 | B | 30 | 14 | 54700 | 100.48 | C | C | C |  | 1 | 1 |  | 1520 | 1572 | 5800 |  |  | 5800 | 57.12 | 12 | 101532 | 1565 |  | Y | 48 | 35 | [7 empty] | 이호남 | 2 |  |  | Y |  |  |  | 105.7 | 13-8 | 384.68 | 0 | A |  | 1565 | 3 | 0.15 | 1507 | 1.14 | 51 | 33 | 256 | 4:16 | 25 | 25 | 4 | 0 |  | 0 |  | 270 | AR | 2022-03-18 18:16 | 2022-03-18 18:33 | 17 | 2022-03-18 18:14 | 19 |  |  |  |  | Y |  |  |  | Y | [5 empty] | 84.3 | 117.04 | [20 empty] | 0.977 |  |  | 5.1 | 0 | A | [9 empty] | 0 | 54 | 199 | 0 | 0 | 129 | 0 | 498 | 0 | 400 | 0 | 0 | 64 | 60
2022-03-18 | B69690 | 2 | 중탄소 | SFMN438VS2 |  | Si 탈산 | B | 33 | 62 | 51900 | 103.17 | C | C |  | C | 1 |  | 1 | 1540 | 1556 | 8100 |  |  | 8100 | 79.78 | 12 | 101532 | 1658 |  | Y | 45 | 40 | [15 empty] | 101.7 | 12-3 | 0 | 256.68 | A |  | 1651 | 1 | 0.32 | 1573 | 1.47 | 79 | 39 | 375 | 6:15 | 18 | 18 | 0 | 68 |  | 45.36 | 0 | 0 | N2 | 2022-03-18 19:21 | 2022-03-18 19:54 | 33 | 2022-03-18 19:00 | 53 | [12 empty] | 14 |  | 0 | 10.87 | [23 empty] | 1.33 | 1.33 | A | [9 empty] | 0 | 0 | 1256 | 103 | 0 | 0 | 0 | 502 | 0 | 158 | 0 | 0 | 133 | 30
2022-03-18 | A70288 | 1 | 고탄소 | STB2 |  | Al 탈산 | B | 29 | 16 | 52600 | 81.45 | C | C | C |  | 1 | 1 |  | 1520 | 1553 | 5000 |  |  | 5000 | 59.09 | 10 | 84610 | 1562 |  | Y | 42 | 30 | [7 empty] | 이호남 | 2 |  |  | Y |  |  |  | 100.85 | 13-2 | 6.84 | 0 | A |  | 1560 | 3 | 0.18 | 1525 | 0.92 | 69 | 28 | 241 | 4:01 | 25 | 26 | 5 | 0 |  | 0 |  | 300 | AR | 2022-03-18 19:06 | 2022-03-18 19:35 | 28 | 2022-03-18 19:04 | 30 |  |  |  |  | Y |  |  |  | Y | [5 empty] | 89.78 | 43.3 | [20 empty] | 0.775 |  |  | 0.1 | 0 | A | [9 empty] | 0 | 42 | 229 | 0 | 0 | 129 | 0 | 497 | 0 | 396 | 0 | 0 | 75 | 20
2022-03-18 | B69691 | 2 | 중탄소 | KFMN438V |  | Si 탈산 | B | 16 | 72 | 51000 | 105.95 | C | C |  | C | 1 |  | 1 | 1540 | 1524 | 8600 |  |  | 8600 | 92.41 | 11 | 93060 | 1669 |  | Y | 45 | 41 | [15 empty] | 100.7 | 12-1 | 0 | 206.32 | A |  | 1657 | 1 | 0.31 | 1574 | 1.63 | 80 | 38 | 358 | 5:58 | 18 | 18 | 0 | 69 |  | 47.3 | 0 | 0 | N2 | 2022-03-18 20:27 | 2022-03-18 20:58 | 31 | 2022-03-18 20:03 | 55 |  |  |  |  | N | [7 empty] | 14 |  | 0 | 11.79 | [23 empty] | 1.47 | 1.47 | A | [9 empty] | 0 | 0 | 1632 | 130 | 0 | 0 | 0 | 499 | 0 | 156 | 0 | 0 | 132 | 45
2022-03-18 | A70289 | 1 | 고탄소 | STB2 |  | Al 탈산 | B | 32 | 40 | 53000 | 81.52 | C | C | C |  | 1 | 1 |  | 1520 | 1539 | 5400 |  |  | 5400 | 53.19 | 12 | 101532 | 1561 |  | Y | 42 | 33 | [7 empty] | 이호남 | 2 |  | Y |  |  |  |  | 100.8 | 12-7 | 257.8 | 0 | A |  | 1564 | 3 | 0.19 | 1524 | 1.05 | 68 | 26 | 298 | 4:58 | 25 | 25 | 6 | 0 |  | 0 |  | 300 | AR | 2022-03-18 20:11 | 2022-03-18 20:39 | 27 | 2022-03-18 20:09 | 29 |  |  |  |  | Y |  |  |  | Y | [5 empty] | 91.11 | 43.43 | [20 empty] | 1.057 |  |  | 2.19 | 0 | A | [9 empty] | 0 | 0 | 262 | 0 | 0 | 128 | 0 | 748 | 0 | 554 | 0 | 0 | 96 | 16
2022-03-18 | B69692 | 2 | 중탄소 | KFMN438V |  | Si 탈산 | B | 5 | 21 | 52500 | 103.9 | C | C |  | C | 1 |  | 1 | 1540 | 1552 | 7900 |  |  | 7900 | 71.83 | 13 | 109980 | 1658 |  | Y | 43 | 39 | [15 empty] | 103.9 | 13-5 | 0 | 283.04 | A |  | 1666 | 1 | 0.25 | 1568 | 1.76 | 74 | 41 | 401 | 6:41 | 18 | 18 | 0 | 70 |  | 46.48 | 0 | 0 | N2 | 2022-03-18 21:25 | 2022-03-18 21:59 | 34 | 2022-03-18 21:03 | 57 | [12 empty] | 16 |  | 0 | 12.09 | [23 empty] | 1.25 | 1.25 | A | [9 empty] | 0 | 0 | 1707 | 122 | 0 | 0 | 0 | 499 | 0 | 155 | 0 | 0 | 133 | 40
2022-03-18 | A70290 | 1 | 고탄소 | STB2 |  | Al 탈산 | B | 38 | 11 | 54300 | 85.23 | C | C | C |  | 1 | 1 |  | 1520 | 1536 | 6600 |  |  | 6600 | 65 | 12 | 101532 | 1561 |  | Y | 47 | 39 | [7 empty] | 이호남 | 2 |  |  | Y |  |  |  | 105.9 | 13-9 | 199.81 | 0 | A |  | 1560 | 3 | 0.19 | 1523 | 1.03 | 67 | 23 | 260 | 4:20 | 25 | 25 | 7 | 0 |  | 0 |  | 300 | AR | 2022-03-18 21:19 | 2022-03-18 21:49 | 30 | 2022-03-18 21:17 | 32 |  |  |  |  | Y |  |  |  | Y | [5 empty] | 88.91 | 37.47 | [20 empty] | 0.976 |  |  | 0.04 | 0 | A | [9 empty] | 0 | 51 | 318 | 0 | 0 | 126 | 0 | 865 | 0 | 671 | 0 | 0 | 157 | 46
2022-03-18 | B69693 | 2 | 중탄소 | KFMN438V |  | Si 탈산 | B | 35 | 18 | 54250 | 110.3 | C | C |  | D | 1 |  | 1 | 1540 | 1563 | 7600 |  |  | 7600 | 74.86 | 12 | 101520 | 1658 |  | Y | 49 | 40 | [15 empty] | 98.15 | 12-9 | 0.01 | 124.8 | A |  | 1655 | 1 | 0.28 | 1560 | 1.97 | 66 | 40 | 352 | 5:52 | 18 | 19 | 0 | 71 |  | 150.33 | 0 | 0 | N2 | 2022-03-18 22:45 | 2022-03-18 23:05 | 20 | 2022-03-18 22:19 | 46 |  |  |  |  | N | [7 empty] | 17 | 4 | 0 | 32.18 | [23 empty] | 1.11 | 1.11 | A | [9 empty] | 23 | 0 | 1726 | 113 | 0 | 0 | 0 | 499 | 0 | 157 | 0 | 0 | 175 | 22
2022-03-18 | A70291 | 1 | 고탄소 | STB2 |  | Al 탈산 | B | 30 | 15 | 54500 | 79.78 | C | D | D |  | 1 | 1 |  | 1520 | 1536 | 6200 |  |  | 6200 | 73.28 | 10 | 84610 | 1552 |  | Y | 43 | 36 | [7 empty] | 이호남 | 2 |  | Y |  |  |  |  | 103 | 13-5 | 329.71 | 0 | A |  | 1552 | 3 | 0.15 | 1518 | 0.92 | 62 | 27 | 3 | 0:03 | 25 | 25 | 8 | 0 |  | 0 |  | 300 | AR | 2022-03-18 22:38 | 2022-03-18 23:03 | 25 | 2022-03-18 22:38 | 25 |  |  |  |  | Y |  |  |  | Y | [5 empty] | 88.65 | 39.7 | [20 empty] | 1.131 |  |  | 1.68 | 0 | A | [9 empty] | 0 | 35 | 287 | 0 | 0 | 130 | 0 | 497 | 0 | 397 | 0 | 0 | 74 | 57
2022-03-18 | B69694 | 2 | 중탄소 | KFMN438V |  | Si 탈산 | B | 33 | 63 | 51700 | 99.37 | D | D |  | D | 1 |  | 1 | 1540 | 1564 | 7100 |  |  | 7100 | 69.94 | 12 | 101520 | 1645 |  | Y | 43 | 39 | [7 empty] | 김규완 | 2 |  |  |  |  | Y |  | 97.4 | 11-9 | 0 | 163.19 | A |  | 1646 | 1 | 0.27 | 1561 | 1.83 | 67 | 35 | 324 | 5:24 | 18 | 19 | 0 | 72 | 160 | 121.15 | 0 | 0 | N2 | 2022-03-18 23:48 | 2022-03-19 00:14 | 26 | 2022-03-18 23:27 | 47 |  |  |  |  | N | [7 empty] | 7 | 4.2 | 0 | 27.59 | [23 empty] | 0.96 | 0.96 | B | [9 empty] | 46 | 0 | 1810 | 39 | 0 | 0 | 0 | 797 | 0 | 158 | 0 | 0 | 133 | 21
2022-03-18 | A70292 | 1 | 고탄소 | STB2 |  | Al 탈산 | B | 29 | 17 | 53200 | 79.02 | D | D | D |  | 1 | 1 |  | 1520 | 1538 | 5600 |  |  | 5600 | 55.16 | 12 | 101532 | 1548 |  | Y | 41 | 38 | [7 empty] | 김덕진 | 2 |  | Y |  |  |  |  | 106.25 | 13-8 | 201.46 | 0 | A |  | 1548 | 3 | 0.14 | 1525 | 0.62 | 69 | 24 | 241 | 4:01 | 25 | 25 | 9 | 0 |  | 0 |  | 300 | AR | 2022-03-18 23:47 | 2022-03-19 00:14 | 27 | 2022-03-18 23:45 | 29 |  |  |  |  | Y |  |  |  | Y | [5 empty] | 89.41 | 39.68 | [20 empty] | 1.131 |  |  | 0.01 | 0 | A | [9 empty] | 0 | 61 | 299 | 14 | 0 | 127 | 0 | 651 | 0 | 558 | 0 | 0 | 145 | 32
2022-03-18 | A70293 | 1 | 고탄소 | STB2 |  | Al 탈산 | B | 32 | 41 | 53300 | 77.35 | D | D | D |  | 1 | 1 |  | 1520 | 1610 | 3200 |  |  | 3200 | 37.82 | 10 | 84610 | 1565 |  | Y | 42 | 19 | [7 empty] | 김덕진 | 2 |  | Y | [6 empty] | 274.1 | 0 | A |  | 1565 | 3 | 0.14 | 1523 | 1.14 | 67 | 22 | 247 | 4:07 | 25 | 25 | 10 | 0 |  | 0 |  | 350 | AR | 2022-03-19 00:46 | 2022-03-19 01:20 | 34 | 2022-03-19 00:46 | 34 |  |  |  |  | Y |  |  |  | Y | [5 empty] | 106.12 | 39.03 | [20 empty] | 0.933 |  |  | 1.23 | 0 | A | [9 empty] | 0 | 0 | 234 | 19 | 0 | 142 | 0 | 507 | 0 | 400 | 0 | 0 | 0 | 54
2022-03-18 | B69695 | 2 | 중탄소 | KFMN438V | TUNDISH교체전 | Si 탈산 | B | 16 | 73 | 50800 | 100.28 | D | D |  | D | 1 |  | 1 | 1540 | 1559 | 7600 |  |  | 7600 | 78.45 | 12 | 96874 | 1636 |  | Y | 44 | 40 | [7 empty] | 김규완 | 2 |  |  |  |  | Y |  | 100.7 | 11-10 | 0 | 163.15 | A |  | 1640 | 1 | 0.25 | 1556 | 1.7 | 62 | 35 | 296 | 4:56 | 18 | 19 | 0 | 73 |  | 156.88 | 0 | 0 | N2 | 2022-03-19 01:12 | 2022-03-19 01:23 | 10 | 2022-03-19 00:53 | 30 |  |  |  |  | N | [7 empty] | 7 | 4 | 0 | 34.93 | [23 empty] | 0.16 | 0.16 | A | [9 empty] | 20 | 0 | 1803 | 62 | 0 | 0 | 0 | 701 | 0 | 0 | 0 | 0 | 58 | 20
2022-03-18 | B69696 | 2 | 중탄소 | SFMN438VM2 | TUNDISH교체 | Si 탈산 | B | 5 | 22 | 52500 | 102.73 | D | D |  | D | 1 |  | 1 | 1540 | 1587 | 7500 |  |  | 7500 | 82.03 | 11 | 91432 | 1658 |  | Y | 46 | 42 | [7 empty] | 김규완 | 2 |  |  |  |  | Y |  | 96.6 | 12-6 | 0.01 | 145.52 | A |  | 1656 | 1 | 0.28 | 1570 | 1.94 | 79 | 36 | 315 | 5:15 | 18 | 19 | 0 | 74 |  | 160.62 | 0 | 0 | N2 | 2022-03-19 02:17 | 2022-03-19 02:48 | 31 | 2022-03-19 01:55 | 53 |  |  |  |  | N | [7 empty] | 6 | 4 | 0 | 33.92 | [19 empty] | 2.34 |  |  |  | 0.82 | 0.82 | A | [9 empty] | 11 | 0 | 1725 | 56 | 0 | 0 | 0 | 699 | 0 | 0 | 0 | 0 | 76 | 40 |  |  | 4 |  | 1
2022-03-18 | A70294 | 1 | 고탄소 | STB2 |  | Al 탈산 | B | 21 | 1 | 53200 | 72.8 | D | D | D |  | 1 | 1 |  | 1520 | 1574 | 4000 |  |  | 4000 | 47.28 | 10 | 84610 | 1568 |  | Y | 40 | 32 | [7 empty] | 김덕진 | 2 |  | Y |  |  | N |  | 101.4 | 13-7 | 182.65 | 0 | A |  | 1568 | 3 | 0.14 | 1517 | 1.55 | 61 | 33 | 277 | 4:37 | 25 | 25 | 11 | 0 |  | 0 |  | 350 | AR | 2022-03-19 01:48 | 2022-03-19 02:21 | 33 | 2022-03-19 01:48 | 33 |  |  |  |  | Y |  |  |  | Y | [5 empty] | 104.89 | 15.72 | [20 empty] | 0.62 |  |  | 2.55 | 0 | A | [9 empty] | 0 | 43 | 261 | 48 | 0 | 125 | 0 | 494 | 0 | 396 | 0 | 0 | 95 | 59
2022-03-18 | A70295 | 1 | 고탄소 | STB2 |  | Al 탈산 | B | 30 | 16 | 54000 | 82.07 | D | D | D |  | 1 | 1 |  | 1520 | 1548 | 4900 |  |  | 4900 | 48.26 | 12 | 101532 | 1563 |  | Y | 41 | 29 | [7 empty] | 김덕진 | 2 |  |  | Y |  | N |  | 105.15 | 13-7 | 220.45 | 0 | A |  | 1563 | 3 | 0.13 | 1518 | 1.1 | 62 | 27 | 242 | 4:02 | 25 | 25 | 12 | 0 |  | 0 |  | 300 | AR | 2022-03-19 02:58 | 2022-03-19 03:16 | 18 | 2022-03-19 02:57 | 19 |  |  |  |  | Y |  |  |  | Y | [5 empty] | 90.07 | 65.48 | [20 empty] | 1.038 |  |  | 4.01 | 0 | A | [9 empty] | 0 | 53 | 294 | 32 | 0 | 125 | 0 | 493 | 0 | 400 | 0 | 0 | 95 | 27
2022-03-18 | B69697 | 2 | 중탄소 | SFMN438VM2 |  | Si 탈산 | B | 38 | 12 | 54650 | 105.8 | D | D |  | D | 1 |  | 1 | 1540 | 1560 | 7800 |  |  | 7800 | 85.31 | 11 | 91432 | 1660 |  | Y | 47 | 43 | [7 empty] | 김규완 | 2 |  |  |  |  | Y |  | 92.95 | 12-4 | 0 | 128.88 | A |  | 1650 | 1 | 0.25 | 1564 | 1.76 | 73 | 35 | 331 | 5:31 | 18 | 19 | 0 | 75 | 150 | 110.21 | 0 | 0 | N2 | 2022-03-19 03:25 | 2022-03-19 03:48 | 23 | 2022-03-19 03:03 | 45 |  |  |  |  | N | [7 empty] | 6 | 4 | 0 | 25.97 | [20 empty] | 0.9 |  |  | 0.85 | 0.85 | A | [9 empty] | 0 | 0 | 1704 | 55 | 0 | 0 | 0 | 696 | 0 | 0 | 0 | 0 | 58 | 50
2022-03-18 | A70296 | 1 | 고탄소 | STB2 |  | Al 탈산 | B | 29 | 18 | 52800 | 77.48 | D | D | D |  | 1 | 1 |  | 1520 | 1560 | 4900 |  |  | 4900 | 48.26 | 12 | 101532 | 1573 |  | Y | 41 | 29 | [7 empty] | 김덕진 | 2 |  |  | Y |  | N |  | 105.15 | 13-7 | 216.74 | 0 | A |  | 1572 | 3 | 0.14 | 1533 | 1.05 | 77 | 33 | 240 | 4:00 | 25 | 26 | 13 | 0 |  | 0 |  | 400 | AR | 2022-03-19 03:53 | 2022-03-19 04:21 | 28 | 2022-03-19 03:52 | 29 |  |  |  |  | Y |  |  |  | Y | [5 empty] | 100.59 | 39.18 | [20 empty] | 0.948 |  |  | 5.22 | 0 | A | [9 empty] | 0 | 0 | 253 | 27 | 0 | 126 | 0 | 549 | 0 | 546 | 0 | 0 | 96 | 24
2022-03-18 | B69698 | 2 | 중탄소 | SFMN438VM2 |  | Si 탈산 | B | 33 | 64 | 51100 | 111.88 | D | D |  | D | 1 |  | 1 | 1540 | 1597 | 6400 |  |  | 6400 | 64.16 | 12 | 99744 | 1643 | 363 | Y | 41 | 37 | [7 empty] | 김규완 | 2 |  |  |  |  | Y |  | 102.4 | 12-4 | 0 | 121.06 | A |  | 1644 | 1 | 0.34 | 1562 | 1.43 | 71 | 40 | 311 | 5:11 | 18 | 21 | 0 | 76 |  | 221.74 | 0 | 0 | N2 | 2022-03-19 04:34 | 2022-03-19 04:46 | 12 | 2022-03-19 04:10 | 36 |  |  |  |  | N | [7 empty] | 17 | 4 | 0 | 50.22 | [20 empty] | 1.235 |  |  | 0.91 | 0.91 | A | [9 empty] | 0 | 0 | 1920 | 0 | 0 | 0 | 0 | 706 | 0 | 0 | 0 | 0 | 136 | 16
2022-03-18 | A70297 | 1 | 고탄소 | STB2 |  | Al 탈산 | B | 32 | 42 | 53300 | 91.47 | D | D | D |  | 1 | 1 |  | 1520 | 1543 | 4500 |  |  | 4500 | 53.19 | 10 | 84610 | 1568 |  | Y | 41 | 35 | [7 empty] | 김덕진 | 2 |  |  | Y |  | N |  | 102.25 | 12-8 | 251.97 | 0 | A |  | 1568 | 3 | 0.15 | 1521 | 0.92 | 65 | 30 | 262 | 4:22 | 25 | 25 | 14 | 0 |  | 0 |  | 400 | AR | 2022-03-19 04:55 | 2022-03-19 05:25 | 30 | 2022-03-19 04:55 | 30 |  |  |  |  | Y |  |  |  | Y | [5 empty] | 119.34 | 125.03 | [20 empty] | 0.793 |  |  | 6.46 | 0 | A | [9 empty] | 0 | 25 | 151 | 20 | 0 | 0 | 0 | 496 | 0 | 790 | 0 | 0 | 0 | 20
2022-03-18 | B69699 | 2 | 중탄소 | SFMN438VM2 |  | Si 탈산 | B | 16 | 74 | 50750 | 103.72 | D | D |  | D | 1 |  | 1 | 1540 | 1581 | 6400 |  |  | 6400 | 64.16 | 12 | 99744 | 1638 |  | Y | 40 | 37 | [7 empty] | 김규완 | 2 |  |  |  |  | Y |  | 96.65 | 11-6 | 0 | 75.54 | A |  | 1640 | 1 | 0.28 | 1561 | 1.62 | 70 | 34 | 290 | 4:50 | 18 | 20 | 0 | 77 |  | 104.2 | 0 | 0 | N2 | 2022-03-19 05:25 | 2022-03-19 05:48 | 23 | 2022-03-19 05:01 | 48 |  |  |  |  | N | [7 empty] | 15 | 4.5 | 0 | 24.6 | [20 empty] | 1.321 |  |  | 1.04 | 1.04 | A | [9 empty] | 0 | 0 | 1686 | 123 | 0 | 0 | 0 | 709 | 0 | 0 | 0 | 0 | 76 | 16
2022-03-18 | B69700 | 2 | 중탄소 | SFMN438VM2 |  | Si 탈산 | B | 5 | 23 | 52500 | 102.45 | D | D |  | A | 1 |  | 1 | 1540 | 1568 | 6800 |  |  | 6800 | 68.17 | 12 | 99744 | 1654 |  | Y | 42 | 36 | [7 empty] | 김규완 | 2 |  |  |  |  | Y |  | 97 | 12-7 | 0 | 86.85 | A |  | 1645 | 1 | 0.25 | 1573 | 1.45 | 82 | 46 | 266 | 4:26 | 18 | 18 | 0 | 78 | 55 | 44.3 | 0 | 0 | N2 | 2022-03-19 06:22 | 2022-03-19 06:49 | 26 | 2022-03-19 06:04 | 45 |  |  |  |  | N | [7 empty] | 5 | 4.5 | 0 | 14.37 | [20 empty] | 1.426 |  |  | 0.69 | 0.69 | A | [9 empty] | 36 | 0 | 1721 | 75 | 0 | 0 | 0 | 659 | 0 | 0 | 0 | 0 | 97 | 5 |  |  | 4
2022-03-18 | A70298 | 1 | 고탄소 | STB2 |  | Al 탈산 | B | 21 | 2 | 54700 | 73.75 | D | D | D |  | 1 | 1 |  | 1520 | 1541 | 5100 |  |  | 5100 | 60.28 | 10 | 84610 | 1560 |  | Y | 41 | 30 | [7 empty] | 김덕진 | 2 |  | Y | [6 empty] | 169.08 | 0 | A |  | 1560 | 3 | 0.14 | 1520 | 1.25 | 64 | 28 | 226 | 3:46 | 25 | 25 | 15 | 0 |  | 0 |  | 400 | AR | 2022-03-19 05:57 | 2022-03-19 06:28 | 31 | 2022-03-19 05:56 | 32 |  |  |  |  | Y |  |  |  | Y | [5 empty] | 116.88 | 12.58 | [20 empty] | 1.108 |  |  | 7.7 | 0 | B | [9 empty] | 0 | 42 | 256 | 20 | 0 | 128 | 0 | 494 | 0 | 397 | 0 | 0 | 122 | 37
2022-03-18 | B69701 | 2 | 중탄소 | SFMN438VM2 |  | Si 탈산 | B | 35 | 19 | 53550 | 105.63 | D | A |  | A | 1 |  | 1 | 1540 | 1570 | 7500 |  |  | 7500 | 75.19 | 12 | 99744 | 1619 | 365 | Y | 45 | 38 | [7 empty] | 이기호 | 2 | [6 empty] | 106.35 | 13-8 | 0 | 228.61 | A |  | 1647 | 1 | 0.23 | 1569 | 1.51 | 78 | 45 | 280 | 4:40 | 18 | 18 | 0 | 79 |  | 43.64 | 0 | 0 | N2 | 2022-03-19 07:25 | 2022-03-19 07:48 | 24 | 2022-03-19 07:07 | 42 |  |  |  |  | N | [7 empty] | 5 | 4.5 | 0 | 13.86 | [20 empty] | 1.318 |  |  | 0.62 | 0.62 | A | [9 empty] | 40 | 0 | 1722 | 192 | 0 | 0 | 0 | 507 | 0 | 0 | 0 | 0 | 157 | 42 |  |  | 4
2022-03-18 | A70299 | 1 | 고탄소 | STB2 |  | Al 탈산 | B | 30 | 17 | 54200 | 72.65 | D | A | A |  | 1 | 1 |  | 1520 | 1567 | 4200 |  |  | 4200 | 41.37 | 12 | 101532 | 1577 |  | Y | 40 | 25 | [7 empty] | 김덕진 | 2 |  | Y | [6 empty] | 166.1 | 0 | A |  | 1577 | 3 | 0.15 | 1524 | 1.66 | 68 | 23 | 294 | 4:54 | 25 | 25 | 16 | 0 |  | 0 |  | 400 | AR | 2022-03-19 06:54 | 2022-03-19 07:30 | 36 | 2022-03-19 06:53 | 37 |  |  |  |  | Y |  |  |  | Y | [5 empty] | 96.77 | 10.71 | [20 empty] | 1.001 |  |  | 9.68 | 0 | A | [9 empty] | 0 | 0 | 287 | 0 | 0 | 128 | 0 | 651 | 0 | 395 | 0 | 0 | 98 | 49
2022-03-19 | B69702 | 2 | 중탄소 | SFMN438VM2 |  | Si 탈산 | B | 33 | 65 | 51150 | 107.82 | A | A |  | A | 1 |  | 1 | 1540 | 1521 | 8300 |  |  | 8300 | 83.21 | 12 | 99744 | 1652 |  | Y | 47 | 42 | [7 empty] | 박용우 | 2 |  |  |  |  | Y |  | 99.75 | 12-1 | 0 | 223.37 | A |  | 1640 | 1 | 0.23 | 1566 | 1.39 | 75 | 42 | 297 | 4:57 | 18 | 18 | 0 | 80 | 55 | 47.01 | 0 | 0 | N2 | 2022-03-19 08:28 | 2022-03-19 08:52 | 24 | 2022-03-19 08:12 | 40 |  |  |  |  | N | [7 empty] | 5 | 4.5 | 0 | 31.12 | [20 empty] | 0.874 |  |  | 0.69 | 0.69 | A | [9 empty] | 56 | 0 | 1763 | 123 | 0 | 0 | 0 | 710 | 0 | 0 | 0 | 0 | 99 | 25 |  |  | 4
2022-03-19 | A70300 | 1 | 고탄소 | STB2 |  | Al 탈산 | B | 29 | 19 | 52800 | 76.47 | A | A | A |  | 1 | 1 |  | 1520 | 1566 | 4900 |  |  | 4900 | 48.26 | 12 | 101532 | 1562 |  | Y | 40 | 29 | [7 empty] | 조관훈 | 2 |  | Y |  |  |  |  | 105.7 | 13-7 | 231.89 | 0 | A |  | 1562 | 3 | 0.14 | 1523 | 1.08 | 67 | 26 | 263 | 4:23 | 25 | 25 | 17 | 0 |  | 0 |  | 400 | AR | 2022-03-19 08:00 | 2022-03-19 08:33 | 34 | 2022-03-19 07:59 | 35 |  |  |  |  | Y |  |  |  | Y | [5 empty] | 120.44 | 31.69 | [20 empty] | 1.053 |  |  | 11.07 | 0 | A | [9 empty] | 0 | 39 | 289 | 27 | 0 | 125 | 0 | 688 | 0 | 399 | 0 | 0 | 98 | 68
2022-03-19 | B69703 | 2 | 중탄소 | SFMN438VM2 |  | Si 탈산 | B | 16 | 75 | 51250 | 90.38 | A | A |  | A | 1 |  | 1 | 1540 | 1552 | 6600 |  |  | 6600 | 66.17 | 12 | 99744 | 1642 |  | Y | 40 | 34 | [7 empty] | 박용우 | 2 |  |  |  |  | Y |  | 103.75 | 12-3 | 0 | 112.16 | A |  | 1634 | 1 | 0.22 | 1565 | 1.69 | 74 | 39 | 260 | 4:20 | 18 | 18 | 0 | 81 |  | 44.28 | 0 | 0 | N2 | 2022-03-19 09:24 | 2022-03-19 09:54 | 29 | 2022-03-19 09:08 | 46 |  |  |  |  | N | [7 empty] | 5 | 4 | 0 | 16.05 | [20 empty] | 1.126 |  |  | 0.66 | 0.66 | A | [9 empty] | 55 | 0 | 1763 | 163 | 0 | 0 | 0 | 450 | 0 | 0 | 0 | 0 | 133 | 31 |  |  | 4
2022-03-19 | A70301 | 1 | 고탄소 | STB2 |  | Al 탈산 | B | 32 | 43 | 53300 | 80 | A | A | A |  | 1 | 1 |  | 1520 | 1537 | 5400 |  |  | 5400 | 53.19 | 12 | 101532 | 1570 |  | Y | 41 | 33 | [7 empty] | 조관훈 | 2 |  | Y |  |  |  |  | 93.65 | 11-9 | 131.93 | 0 | A |  | 1570 | 3 | 0.14 | 1522 | 1.26 | 66 | 28 | 285 | 4:45 | 25 | 25 | 18 | 0 |  | 0 |  | 400 | AR | 2022-03-19 09:15 | 2022-03-19 09:39 | 24 | 2022-03-19 09:14 | 25 |  |  |  |  | Y |  |  |  | Y | [5 empty] | 122.61 | 44.55 | [20 empty] | 0.965 |  |  | 12.67 | 0 | A | [9 empty] | 0 | 43 | 250 | 0 | 0 | 127 | 0 | 649 | 0 | 397 | 0 | 0 | 97 | 23
2022-03-19 | B69704 | 2 | 중탄소 | SFMN438VM2 |  | Si 탈산 | B | 5 | 24 | 53200 | 86.43 | A | A |  | A | 1 |  | 1 | 1540 | 1557 | 5900 |  |  | 5900 | 59.15 | 12 | 99744 | 1640 |  | Y | 35 | 30 | [7 empty] | 박용우 | 2 |  |  |  |  | Y |  | 102.2 | 13-2 | 0 | 153.28 | A |  | 1629 | 1 | 0.21 | 1559 | 1.77 | 68 | 32 | 242 | 4:02 | 18 | 18 | 0 | 82 |  | 30.22 | 0 | 0 | N2 | 2022-03-19 10:23 | 2022-03-19 10:56 | 33 | 2022-03-19 10:05 | 50 |  |  |  |  | N | [7 empty] | 5 | 4 | 0 | 11.98 | [20 empty] | 1.005 |  |  | 0.71 | 0.71 | A | [9 empty] | 0 | 0 | 1650 | 194 | 0 | 0 | 0 | 453 | 0 | 0 | 0 | 0 | 132 | 47 |  |  | 4
2022-03-19 | A70302 | 1 | 고탄소 | STB2 |  | Al 탈산 | B | 21 | 3 | 54200 | 77.6 | A | A | A |  | 1 | 1 |  | 1520 | 1533 | 5700 |  |  | 5700 | 56.14 | 12 | 101532 | 1558 |  | Y | 40 | 34 | [7 empty] | 조관훈 | 2 |  | Y |  |  |  |  | 105.4 | 14-1 | 193.62 | 0 | A |  | 1558 | 3 | 0.14 | 1523 | 0.95 | 67 | 24 | 230 | 3:50 | 25 | 25 | 19 | 0 |  | 0 |  | 400 | AR | 2022-03-19 10:15 | 2022-03-19 10:36 | 21 | 2022-03-19 10:14 | 22 |  |  |  |  | Y |  |  |  | Y | [5 empty] | 117.19 | 46.16 | [20 empty] | 1.162 |  |  | 13.92 | 0 | B | [9 empty] | 0 | 29 | 349 | 0 | 0 | 126 | 0 | 596 | 0 | 400 | 0 | 0 | 156 | 41
2022-03-19 | B69705 | 2 | 중탄소 | SFMN438VM2 |  | Si 탈산 | B | 35 | 20 | 54000 | 96.3 | A | A |  | A | 1 |  | 1 | 1540 | 1530 | 7200 |  |  | 7200 | 72.18 | 12 | 99744 | 1635 |  | Y | 40 | 35 | [7 empty] | 박용우 | 2 |  |  |  |  | Y |  | 103.9 | 13-5 | 0 | 161.58 | A |  | 1626 | 1 | 0.19 | 1556 | 1.68 | 65 | 27 | 227 | 3:47 | 18 | 18 | 0 | 83 |  | 35.1 | 0 | 0 | N2 | 2022-03-19 11:35 | 2022-03-19 11:57 | 22 | 2022-03-19 11:13 | 45 |  |  |  |  | N | [7 empty] | 5 | 4 | 0 | 10.72 | [20 empty] | 1.074 |  |  | 0.76 | 0.76 | A | [9 empty] | 36 | 0 | 1709 | 192 | 0 | 0 | 0 | 450 | 0 | 0 | 0 | 0 | 181 | 40 |  |  | 4
2022-03-19 | A70303 | 1 | 고탄소 | STB2 | TUNDISH교체전 | Al 탈산 | B | 30 | 18 | 54500 | 76.95 | A | A | A |  | 1 | 1 |  | 1520 | 1546 | 5800 |  |  | 5800 | 64.26 | 12 | 90264 | 1547 |  | Y | 40 | 34 | [7 empty] | 조관훈 | 2 |  | Y |  |  |  |  | 113.55 | 14-6 | 158.18 | 0 | A |  | 1547 | 3 | 0.14 | 1518 | 0.81 | 62 | 24 | 116 | 1:56 | 25 | 25 | 20 | 0 |  | 0 |  | 410 | AR | 2022-03-19 11:29 | 2022-03-19 11:40 | 11 | 2022-03-19 11:27 | 13 |  |  |  |  | Y |  |  |  | Y | [5 empty] | 112.12 | 49.32 | [20 empty] | 1.244 |  |  | 0 | 0 | A | [9 empty] | 0 | 54 | 398 | 0 | 0 | 128 | 0 | 744 | 0 | 598 | 0 | 0 | 144 | 37
2022-03-19 | A70304 | 1 | 중탄소 | SCR435B | TUNDISH교체 | Al 탈산 | B | 29 | 20 | 53100 | 81.95 | A | A | A |  | 1 | 1 |  | 1530 | 1530 | 8500 |  |  | 8500 | 83.72 | 12 | 101532 | 1624 |  | Y | 47 | 41 | [7 empty] | 조관훈 | 2 |  | Y |  |  |  |  | 110.6 | 14-2 | 229.24 | 0 | A |  | 1624 | 3 | 0.16 | 1590 | 0.97 | 95 | 33 | 230 | 3:50 | 16 | 20 | 21 | 0 |  | 0 |  | 500 | AR | 2022-03-19 12:34 | 2022-03-19 13:14 | 40 | 2022-03-19 12:33 | 41 | [14 empty] | 100.74 | 59.02 | [19 empty] | 2.43 |  |  |  | 1.38 | 0 | A | [9 empty] | 1550 | 0 | 1317 | 8 | 0 | 218 | 0 | 595 | 0 | 397 | 0 | 0 | 0 | 38 |  |  |  |  | 1
2022-03-19 | B69706 | 2 | 중탄소 | SFMN438VM2 |  | Si 탈산 | B | 33 | 66 | 51500 | 95.4 | A | A |  | A | 1 |  | 1 | 1540 | 1535 | 7500 |  |  | 7500 | 62.65 | 14 | 119714 | 1624 |  | Y | 43 | 38 | [7 empty] | 박용우 | 2 |  |  |  |  | Y |  | 107.4 | 12-8 | 0 | 193.34 | A |  | 1618 | 1 | 0.23 | 1554 | 1.41 | 63 | 26 | 275 | 4:35 | 18 | 18 | 0 | 84 |  | 30.23 | 0 | 0 | N2 | 2022-03-19 12:48 | 2022-03-19 12:59 | 12 | 2022-03-19 12:33 | 27 |  |  |  |  | N | [7 empty] | 5 | 3.5 | 0 | 9.15 | [20 empty] | 1.216 |  |  | 0.68 | 0.68 | A | [9 empty] | 56 | 0 | 1827 | 163 | 0 | 0 | 0 | 453 | 0 | 0 | 0 | 0 | 194 | 17 |  |  | 4
2022-03-19 | B69707 | 2 | 중탄소 | SFMN438VM2 |  | Si 탈산 | B | 16 | 76 | 51200 | 107.62 | A | A |  | A | 1 |  | 1 | 1540 | 1512 | 8700 |  |  | 8700 | 84.79 | 12 | 102612 | 1646 | 367 | Y | 47 | 43 | [7 empty] | 박용우 | 2 | [6 empty] | 108.7 | 12-7 | 0 | 204.54 | A |  | 1629 | 1 | 0.21 | 1559 | 1.41 | 68 | 27 | 262 | 4:22 | 18 | 18 | 0 | 85 | 55 | 32.47 | 0 | 0 | N2 | 2022-03-19 14:08 | 2022-03-19 14:22 | 14 | 2022-03-19 13:46 | 36 |  |  |  |  | N | [7 empty] | 14 | 4 | 0 | 15.82 | [20 empty] | 1.221 |  |  | 1.27 | 1.27 | A | [9 empty] | 56 | 0 | 1831 | 222 | 0 | 0 | 0 | 450 | 0 | 0 | 0 | 0 | 177 | 42
2022-03-19 | A70305 | 1 | 중탄소 | SCR435B |  | Al 탈산 | B | 32 | 44 | 53100 | 65.88 | A | A | A |  | 1 | 1 |  | 1530 | 1569 | 5700 |  |  | 5700 | 56.14 | 12 | 101532 | 1604 |  | Y | 42 | 31 | [7 empty] | 조관훈 | 2 |  | Y |  |  |  |  | 103.7 | 12-9 | 157.34 | 0 | A |  | 1604 | 3 | 0.15 | 1571 | 1.43 | 76 | 23 | 253 | 4:13 | 16 | 16 | 22 | 0 |  | 0 |  | 400 | AR | 2022-03-19 13:29 | 2022-03-19 14:20 | 51 | 2022-03-19 13:27 | 53 |  |  |  |  | N |  |  |  | Y | [5 empty] | 74.42 | 7.53 | [23 empty] | 0.11 | 0 | A | [9 empty] | 1417 | 20 | 1234 | 39 | 0 | 262 | 0 | 746 | 0 | 645 | 0 | 0 | 79 | 0
2022-03-19 | A70306 | 1 | 중탄소 | SCR435B |  | Al 탈산 | B | 21 | 4 | 54700 | 68.6 | A | C | C |  | 1 | 1 |  | 1530 | 1566 | 5900 |  |  | 5900 | 58.11 | 12 | 101532 | 1602 |  | Y | 41 | 32 | [7 empty] | 조관훈 | 2 |  | Y |  |  |  |  | 103.9 | 13-9 | 137.16 | 0 | A |  | 1603 | 3 | 0.15 | 1562 | 1.46 | 67 | 0 | 238 | 3:58 | 16 | 17 | 23 | 0 |  | 0 |  | 400 | AR | 2022-03-19 14:36 | 2022-03-19 15:25 | 50 | 2022-03-19 14:35 | 50 |  |  |  |  | N |  |  |  | Y | [5 empty] | 85.08 | 35.98 | [23 empty] | 2.71 | 0 | A | [9 empty] | 1371 | 48 | 1286 | 27 | 0 | 243 | 0 | 796 | 0 | 398 | 0 | 0 | 76 | 26
2022-03-19 | B69708 | 2 | 중탄소 | SFMN438VM2 |  | Si 탈산 | B | 5 | 25 | 53050 | 125.07 | A | C |  | C | 1 |  | 1 | 1540 | 1538 | 8400 |  |  | 8400 | 81.86 | 12 | 102612 | 1646 |  | Y | 46 | 42 | [7 empty] | 박용우 | 2 | [6 empty] | 98.75 | 12-8 | 0 | 238.15 | A |  | 1647 | 1 | 0.27 | 1563 | 1.82 | 72 | 29 | 375 | 6:15 | 18 | 18 | 0 | 86 |  | 33.72 | 0 | 0 | N2 | 2022-03-19 15:36 | 2022-03-19 15:48 | 11 | 2022-03-19 14:55 | 52 |  |  |  |  | N | [7 empty] | 11 |  | 0 | 9.04 | A70309차지 물량부족 약7T내려 합탕 | [19 empty] | 1.033 |  |  | 1.22 | 1.22 | A | [9 empty] | 42 | 0 | 1364 | 62 | 0 | 0 | 0 | 452 | 0 | 0 | 0 | 0 | 149 | 48
2022-03-19 | A70307 | 1 | 중탄소 | SCR435B |  | Al 탈산 | B | 30 | 19 | 54800 | 85.6 | C | C | C |  | 1 | 1 |  | 1530 | 1551 | 6700 |  |  | 6700 | 65.99 | 12 | 101532 | 1598 |  | Y | 51 | 35 | [7 empty] | 이호남 | 2 | [6 empty] | 107.15 | 13-9 | 232.03 | 0 | A |  | 1596 | 3 | 0.14 | 1561 | 1.03 | 66 | 20 | 234 | 3:54 | 16 | 17 | 24 | 0 |  | 0 |  | 300 | AR | 2022-03-19 15:59 | 2022-03-19 16:27 | 28 | 2022-03-19 15:58 | 29 |  |  |  |  | N |  |  |  | Y | [5 empty] | 66.04 | 75.54 | [23 empty] | 6.05 | 0 | B | [9 empty] | 1407 | 53 | 1141 | 85 | 0 | 433 | 0 | 1499 | 0 | 424 | 0 | 0 | 157 | 29
2022-03-19 | B69709 | 2 | 중탄소 | SFMN438VM2 |  | Si 탈산 | B | 35 | 21 | 54000 | 119.17 | C | C |  | C | 1 |  | 1 | 1540 | 1521 | 9900 |  |  | 9900 | 99.25 | 12 | 99744 | 1667 |  | Y | 52 | 48 | [7 empty] | 추창도 | 2 |  |  |  |  | Y |  | 109.1 | 13-10 | 0 | 343.87 | A |  | 1650 | 1 | 0.26 | 1568 | 1.43 | 77 | 41 | 391 | 6:31 | 18 | 18 | 0 | 87 |  | 29.15 | 0 | 0 | N2 | 2022-03-19 16:43 | 2022-03-19 17:00 | 18 | 2022-03-19 16:19 | 41 | [12 empty] | 13 |  | 0 | 8.18 | [20 empty] | 1.282 |  |  | 1.39 | 1.39 | A | [9 empty] | 71 | 0 | 1925 | 71 | 0 | 0 | 0 | 549 | 0 | 156 | 0 | 0 | 140 | 33
2022-03-19 | A70308 | 1 | 중탄소 | SCR435B |  | Al 탈산 | B | 29 | 21 | 52900 | 67.88 | C | C | C |  | 1 | 1 |  | 1530 | 1560 | 5100 |  |  | 5100 | 50.23 | 12 | 101532 | 1610 | 363 | Y | 42 | 30 | [7 empty] | 이호남 | 2 |  |  |  |  | Y |  | 99.7 | 12-10 | 190.08 | 0 | A |  | 1604 | 3 | 0.15 | 1572 | 1.23 | 77 | 28 | 232 | 3:52 | 16 | 16 | 25 | 0 |  | 0 |  | 400 | AR | 2022-03-19 16:49 | 2022-03-19 17:33 | 44 | 2022-03-19 16:48 | 45 |  |  |  |  | N |  |  |  | Y | [5 empty] | 81.97 | 29.56 | [23 empty] | 8.57 | 0 | A | [9 empty] | 1416 | 69 | 1174 | 53 | 0 | 221 | 0 | 497 | 0 | 397 | 0 | 0 | 0 | 16
2022-03-19 | B69710 | 2 | 중탄소 | SFMN438VM2 |  | Si 탈산 | B | 33 | 67 | 50850 | 98.7 | C | C |  | C | 1 |  | 1 | 1540 | 1571 | 7600 |  |  | 7600 | 76.2 | 12 | 99744 | 1637 |  | Y | 43 | 39 | [7 empty] | 추창도 | 2 |  |  |  |  | Y |  |  |  | 0 | 276.5 | A |  | 1646 | 1 | 0.26 | 1561 | 1.61 | 70 | 27 | 374 | 6:14 | 18 | 18 | 0 | 88 |  | 33.37 | 0 | 0 | N2 | 2022-03-19 17:41 | 2022-03-19 18:08 | 27 | 2022-03-19 17:22 | 45 | [12 empty] | 12 |  | 0 | 8.95 | [20 empty] | 1.198 |  |  | 1.34 | 1.34 | A | [9 empty] | 107 | 0 | 1928 | 73 | 0 | 0 | 0 | 548 | 0 | 156 | 0 | 0 | 144 | 40 |  |  | 4
2022-03-19 | A70309 | 1 | 중탄소 | SCR435B |  | Al 탈산 | B | 32 | 45 | 53100 | 79.12 | C | C | C |  | 1 | 1 |  | 1530 | 1519 | 6800 |  |  | 6800 | 66.97 | 12 | 101532 | 1613 |  | Y | 44 | 39 | [7 empty] | 이호남 | 2 |  |  |  |  | Y |  |  |  | 220.99 | 0 | A |  | 1613 | 3 | 0.18 | 1573 | 1.21 | 78 | 35 | 266 | 4:26 | 16 | 16 | 26 | 0 |  | 0 |  | 400 | AR | 2022-03-19 18:06 | 2022-03-19 18:36 | 30 | 2022-03-19 18:04 | 32 |  |  |  |  | N |  |  |  | Y | [5 empty] | 84.17 | 67.31 | [23 empty] | 0.11 | 0 | A | [9 empty] | 1343 | 15 | 808 | 33 | 0 | 217 | 0 | 495 | 0 | 399 | 0 | 0 | 0 | 0
2022-03-19 | B69711 | 2 | 중탄소 | SFMN438VM2 | TUNDISH교체전 | Si 탈산 | B | 16 | 77 | 50850 | 114.95 | C | C |  | C | 1 |  | 1 | 1540 | 1536 | 7800 |  |  | 7800 | 74.33 | 14 | 104932 | 1649 |  | Y | 45 | 38 | [7 empty] | 추창도 | 2 |  |  |  |  | Y |  | 103.25 | 12-2 | 0.01 | 105.06 | A |  | 1632 | 1 | 0.24 | 1559 | 1.23 | 68 | 30 | 306 | 5:06 | 18 | 18 | 0 | 89 |  | 28.51 | 0 | 0 | N2 | 2022-03-19 18:56 | 2022-03-19 19:12 | 16 | 2022-03-19 18:29 | 43 | [12 empty] | 11 |  | 0 | 7.91 | [20 empty] | 1.007 |  |  | 1.09 | 1.09 | A | [9 empty] | 86 | 0 | 1930 | 51 | 0 | 0 | 0 | 549 | 0 | 156 | 0 | 0 | 108 | 58
2022-03-19 | A70310 | 1 | 중탄소 | SCR435B |  | Al 탈산 | B | 21 | 5 | 54400 | 69.47 | C | C | C |  | 1 | 1 |  | 1530 | 1582 | 4900 |  |  | 4900 | 48.26 | 12 | 101532 | 1612 |  | Y | 40 | 29 | [7 empty] | 이호남 | 2 |  |  |  |  | Y |  | 102.05 | 13-6 | 120.6 | 0 | A |  | 1594 | 3 | 0.15 | 1559 | 1.21 | 64 | 21 | 230 | 3:50 | 16 | 16 | 27 | 0 |  | 0 |  | 400 | AR | 2022-03-19 19:04 | 2022-03-19 19:38 | 34 | 2022-03-19 19:04 | 34 |  |  |  |  | N |  |  |  | Y | [5 empty] | 81.58 | 47.31 | [23 empty] | 2.31 | 0 | A | [9 empty] | 1491 | 86 | 1222 | 64 | 0 | 261 | 0 | 497 | 0 | 396 | 0 | 0 | 76 | 45
2022-03-19 | B69712 | 2 | 중탄소 | SM45C | TUNDISH교체 | Si 탈산 | B | 5 | 26 | 52500 | 97.53 | C | C |  | C | 1 |  | 1 | 1540 | 1530 | 8100 |  |  | 8100 | 88.63 | 12 | 91391 | 1661 |  | Y | 45 | 40 | [7 empty] | 추창도 | 2 |  |  |  |  | Y |  | 97.1 | 12-6 | 0.01 | 230.38 | A |  | 1651 | 1 | 0.17 | 1580 | 1.68 | 87 | 36 | 267 | 4:27 | 15 | 20 | 0 | 90 |  | 32.24 | 0 | 0 | N2 | 2022-03-19 20:03 | 2022-03-19 20:39 | 36 | 2022-03-19 19:50 | 50 | [12 empty] | 3 |  | 0 | 8.68 | [19 empty] | 1.78 |  |  |  | 0.32 | 0.32 | A | [9 empty] | 0 | 0 | 286 | 15 | 0 | 36 | 0 | 751 | 0 | 409 | 0 | 0 | 102 | 36 |  |  | 9 |  | 1
2022-03-19 | A70311 | 1 | 중탄소 | SCR435B | TUNDISH교체전 | Al 탈산 | B | 30 | 20 | 54400 | 82.12 | C | C | C |  | 1 | 1 |  | 1530 | 1537 | 6600 |  |  | 6600 | 68.35 | 12 | 96559 | 1607 |  | Y | 39 | 33 | [7 empty] | 양성호 | 2 | [6 empty] | 100.45 | 13-1 | 162.83 | 0 | A |  | 1607 | 3 | 0.2 | 1568 | 1.06 | 73 | 32 | 240 | 4:00 | 16 | 20 | 28 | 0 |  | 0 | 0 | 450 | AR | 2022-03-19 20:21 | 2022-03-19 20:41 | 19 | 2022-03-19 20:11 | 30 |  |  |  |  | N |  |  |  | Y |  |  |  | 7 |  | 89.68 | 50.17 | [23 empty] | 0.16 | 0.16 | A | [9 empty] | 1429 | 61 | 1175 | 60 | 0 | 209 | 0 | 497 | 0 | 399 | 0 | 0 | 0 | 20
2022-03-19 | B69713 | 2 | 중탄소 | SM45C |  | Si 탈산 | B | 35 | 22 | 53150 | 95.58 | C | C |  | C | 1 |  | 1 | 1540 | 1522 | 7200 |  |  | 7200 | 76.9 | 11 | 93632 | 1614 |  | Y | 46 | 38 | [7 empty] | 추창도 | 2 |  |  |  |  | Y |  | 101.45 | 13-2 | 0 | 245.24 | A |  | 1614 | 1 | 0.18 | 1554 | 1.47 | 61 | 29 | 283 | 4:43 | 15 | 17 | 0 | 92 |  | 51.69 | 0 | 0 | N2 | 2022-03-19 21:19 | 2022-03-19 21:43 | 24 | 2022-03-19 21:05 | 37 | [14 empty] | 0 | 11.84 | [23 empty] | 0.68 | 0.68 | A | [9 empty] | 0 | 0 | 306 | 11 | 0 | 0 | 0 | 757 | 0 | 413 | 0 | 0 | 144 | 19 |  |  | 4
2022-03-19 | A70312 | 1 | 고탄소 | P-AE1055LSM | TUNDISH교체 | Al 탈산 | B | 29 | 22 | 52700 | 86.32 | C | C | C |  | 1 | 1 |  | 1520 | 1538 | 6400 |  |  | 6400 | 75.64 | 10 | 84610 | 1615 |  | Y | 41 | 39 | [7 empty] | 양성호 | 2 | [6 empty] | 100.85 | 13-1 | 0 | 309.12 | A |  | 1614 | 3 | 0.13 | 1569 | 1 | 85 | 32 | 305 | 5:05 | 25 | 25 | 29 | 0 |  | 0 |  | 400 | N2 | 2022-03-19 21:31 | 2022-03-19 22:09 | 38 | 2022-03-19 21:30 | 39 |  |  |  |  | Y |  |  |  | Y | [5 empty] | 0 | 206.52 | [19 empty] | 1.73 |  |  |  | 7.67 | 0 | A |  |  | 4.451 | 32.491 | 50.139 | 0.204 | 11.264 | 1.543 | 1463.76 | 0 | 0 | 830 | 14 | 0 | 187 | 0 | 905 | 0 | 668 | 0 | 0 | 180 | 14 |  |  |  |  | 1
2022-03-19 | B69714 | 2 | 중탄소 | SM45C |  | Si 탈산 | B | 33 | 68 | 51000 | 86.12 | C | C |  | D | 1 |  | 1 | 1540 | 1540 | 5800 |  |  | 5800 | 62.23 | 11 | 93202 | 1611 |  | Y | 40 | 32 | [13 empty] | Y |  | 98.8 | 11-9 | 26.47 | 167.7 | A |  | 1600 | 1 | 0.25 | 1542 | 1.41 | 49 | 19 | 243 | 4:03 | 15 | 16 | 0 | 93 | 150 | 102.9 | 0 | 0 | N2 | 2022-03-19 22:28 | 2022-03-19 22:50 | 22 | 2022-03-19 22:15 | 35 | [12 empty] | 2 |  | 0 | 19.6 | [23 empty] | 0.24 | 0.24 | A | [9 empty] | 0 | 0 | 228 | 11 | 0 | 36 | 0 | 699 | 0 | 412 | 0 | 0 | 160 | 47
2022-03-19 | A70313 | 1 | 고탄소 | P-AE1055LSM |  | Al 탈산 | B | 32 | 46 | 53300 | 81.55 | C | C | D |  | 1 | 1 |  | 1520 | 1537 | 4900 |  |  | 4900 | 57.91 | 10 | 84610 | 1595 |  | Y | 40 | 29 | [7 empty] | 양성호 | 2 | [6 empty] | 94.75 | 11-9 | 0 | 272.1 | A |  | 1595 | 3 | 0.13 | 1549 | 1.18 | 65 | 25 | 268 | 4:28 | 25 | 25 | 30 | 0 |  | 0 |  | 400 | N2 | 2022-03-19 22:38 | 2022-03-19 23:09 | 30 | 2022-03-19 22:36 | 33 |  |  |  |  | Y |  |  |  | Y | [5 empty] | 0 | 188.55 | [23 empty] | 0.01 | 0 | A |  |  | 4.332 | 30.836 | 51.164 | 0.27 | 11.81 | 1.659 | 1543.6 | 70 | 0 | 867 | 14 | 0 | 167 | 0 | 748 | 0 | 546 | 0 | 0 | 97 | 33
2022-03-19 | B69715 | 2 | 중탄소 | SM45C |  | Si 탈산 | B | 16 | 78 | 0 | 82.77 | D | D |  | D | 1 |  | 1 | 1540 | 1528 | 7000 |  |  | 7000 | 46.31 | 21 | 151156 | 1607 |  | Y | 41 | 37 | [7 empty] | 김규완 | 2 |  |  |  |  | Y |  | 153 |  | 0.01 | 130.74 | A |  | 1613 | 1 | 0.26 | 1554 | 1.59 | 61 | 22 | 266 | 4:26 | 15 | 16 | 0 | 94 |  | 146.64 | 0 | 0 | N2 | 2022-03-19 23:27 | 2022-03-19 23:57 | 31 | 2022-03-19 23:16 | 42 |  |  |  |  | N | [7 empty] | 2 | 5 | 0 | 26.85 | [23 empty] | 0.28 | 0.28 | A | [9 empty] | 0 | 0 | 723 | 26 | 0 | 48 | 0 | 745 | 0 | 204 | 0 | 0 | 49 | 32
2022-03-19 | A70314 | 1 | 고탄소 | P-AE1055LSM |  | Al 탈산 | B | 21 | 6 | 54900 | 81.32 | D | D | D |  | 1 | 1 |  | 1520 | 1583 | 4200 |  |  | 4200 | 41.37 | 12 | 101532 | 1592 |  | Y | 40 | 28 | [7 empty] | 차승주 | 2 |  | N |  |  | Y |  | 101.95 | 13-6 | 0 | 211.97 | A |  | 1592 | 3 | 0.13 | 1552 | 1 | 68 | 25 | 281 | 4:41 | 25 | 25 | 31 | 0 |  | 0 |  | 400 | N2 | 2022-03-19 23:46 | 2022-03-20 00:07 | 21 | 2022-03-19 23:44 | 23 |  |  |  |  | Y |  |  |  | Y | [5 empty] | 0 | 187.66 | [23 empty] | 0.03 | 0 | A |  |  | 4.341 | 30.81 | 51.225 | 0.134 | 11.8 | 1.662 | 1543.6 | 0 | 0 | 719 | 14 | 0 | 191 | 0 | 654 | 0 | 553 | 0 | 0 | 212 | 14
2022-03-19 | B69716 | 2 | 중탄소 | SM45CM | 잔강최소화전 | Al 탈산 | B | 5 | 27 | 52450 | 79.7 | D | D |  | D | 1 |  | 1 | 1540 | 1546 | 6300 |  |  | 6300 | 146.22 | 5 | 43085 | 1607 |  | Y | 40 | 37 | [7 empty] | 김규완 | 2 |  |  |  |  | Y |  | 100.05 | 12-9 | 0.01 | 111.33 | A |  | 1618 | 1 | 0.23 | 1562 | 1.56 | 70 | 32 | 261 | 4:21 | 15 | 16 | 0 | 95 | 100 | 76.1 | 0 | 0 | N2 | 2022-03-20 00:34 | 2022-03-20 01:04 | 30 | 2022-03-20 00:26 | 38 |  |  |  |  | N | [7 empty] | 2 | 4.5 | 0 | 16.5 | [23 empty] | 0.15 | 0.15 | A | [9 empty] | 69 | 0 | 1002 | 45 | 0 | 195 | 0 | 704 | 0 | 203 | 0 | 0 | 0 | 25
2022-03-19 | A70315 | 1 | 고탄소 | P-AE1055LSM |  | Al 탈산 | B | 30 | 21 | 54200 | 76.83 | D | D | D |  | 1 | 1 |  | 1520 | 1562 | 4200 |  |  | 4200 | 41.37 | 12 | 101532 | 1597 |  | Y | 40 | 25 | [7 empty] | 차승주 | 2 |  | Y |  |  |  |  | 103.2 | 13-4 | 1.07 | 127.53 | A |  | 1597 | 3 | 0.13 | 1550 | 1.27 | 66 | 24 | 255 | 4:15 | 25 | 25 | 32 | 0 |  | 0 |  | 400 | N2 | 2022-03-20 00:50 | 2022-03-20 01:12 | 22 | 2022-03-20 00:49 | 22 |  |  |  |  | Y |  |  |  | Y | [5 empty] | 0 | 174.2 | [23 empty] | 0.66 | 0.59 | A |  |  | 4.33 | 30.815 | 51.224 | 0.131 | 11.83 | 1.662 | 1543.6 | 27 | 0 | 881 | 20 | 0 | 157 | 0 | 703 | 0 | 510 | 0 | 0 | 85 | 22
2022-03-19 | B69717 | 2 | 중탄소 | SMN440 | 잔강최소화 | Al 탈산 | B | 35 | 23 | 53450 | 89.38 | D | D |  | D | 1 |  | 1 | 1540 | 1539 | 7700 |  |  | 7700 | 83.25 | 12 | 92488 | 1643 |  | Y | 43 | 39 | [7 empty] | 김규완 | 2 |  |  |  |  | Y |  | 102.85 | 13-3 | 93.49 | 0 | A |  | 1633 | 1 | 0.27 | 1566 | 1.53 | 72 | 28 | 227 | 3:47 | 18 | 19 | 0 | 96 |  | 88.59 | 0 | 0 | AR | 2022-03-20 01:52 | 2022-03-20 02:19 | 27 | 2022-03-20 01:41 | 38 |  |  |  |  | N | [7 empty] | 2 | 4 | 19.14 | 0 | [20 empty] | 0.49 |  |  | 0.15 | 0.15 | B | [9 empty] | 0 | 0 | 1888 | 10 | 0 | 258 | 0 | 801 | 0 | 205 | 0 | 0 | 33 | 12
2022-03-19 | A70316 | 1 | 고탄소 | P-AE1055LSM |  | Al 탈산 | B | 29 | 23 | 52500 | 72.38 | D | D | D |  | 1 | 1 |  | 1520 | 1544 | 4700 |  |  | 4700 | 55.55 | 10 | 84610 | 1603 |  | Y | 40 | 27 | [7 empty] | 김덕진 | 2 |  | Y | [6 empty] | 0.37 | 228.72 | A |  | 1603 | 3 | 0.13 | 1556 | 1.42 | 72 | 31 | 2 | 0:02 | 25 | 25 | 33 | 0 |  | 0 |  | 400 | N2 | 2022-03-20 01:51 | 2022-03-20 02:16 | 25 | 2022-03-20 01:51 | 25 |  |  |  |  | Y |  |  |  | Y | [5 empty] | 0 | 143.84 | [23 empty] | 1.56 | 1.12 | A |  |  | 4.481 | 31.616 | 50.43 | 0.18 | 11.254 | 1.595 | 1463.76 | 0 | 0 | 824 | 13 | 0 | 148 | 0 | 596 | 0 | 498 | 0 | 0 | 0 | 14
2022-03-19 | B69718 | 2 | 중탄소 | SMN440 |  | Al 탈산 | B | 33 | 69 | 51100 | 85.18 | D | D |  | D | 1 |  | 1 | 1540 | 1539 | 7100 |  |  | 7100 | 75.03 | 12 | 94632 | 1618 |  | Y | 41 | 37 | [7 empty] | 김규완 | 2 |  |  |  |  | Y |  | 102.1 | 12-2 | 79.8 | 0 | A |  | 1617 | 1 | 0.28 | 1557 | 1.47 | 63 | 31 | 187 | 3:07 | 18 | 19 | 0 | 97 |  | 103.8 | 0 | 0 | AR | 2022-03-20 02:50 | 2022-03-20 03:19 | 29 | 2022-03-20 02:42 | 38 |  |  |  |  | N | [7 empty] | 2 | 4 | 21.95 | 0 | [20 empty] | 0.63 |  |  | 0.09 | 0.09 | A | [9 empty] | 0 | 0 | 1923 | 92 | 0 | 206 | 0 | 656 | 0 | 204 | 0 | 0 | 34 | 10
2022-03-19 | A70317 | 1 | 고탄소 | P-AE1055LSM |  | Al 탈산 | B | 32 | 47 | 52900 | 74.72 | D | D | D |  | 1 | 1 |  | 1520 | 1546 | 4900 |  |  | 4900 | 48.26 | 12 | 101532 | 1599 |  | Y | 42 | 30 | [7 empty] | 차승주 | 2 |  | Y |  |  |  |  | 104.35 | 12-9 | 0.07 | 202.08 | A |  | 1599 | 3 | 0.12 | 1559 | 1.21 | 75 | 23 | 277 | 4:37 | 25 | 25 | 34 | 0 |  | 0 |  | 400 | N2 | 2022-03-20 03:00 | 2022-03-20 03:19 | 19 | 2022-03-20 03:00 | 19 |  |  |  |  | Y |  |  |  | Y | [5 empty] | 0 | 150.07 | [23 empty] | 3.23 | 1.12 | A |  |  | 4.481 | 31.844 | 50.111 | 0.149 | 11.182 | 1.573 | 1463.76 | 17 | 0 | 875 | 14 | 0 | 165 | 0 | 596 | 0 | 499 | 0 | 0 | 0 | 0
2022-03-19 | A70318 | 1 | 고탄소 | AE1055LS |  | Al 탈산 | B | 21 | 7 | 53800 | 72.13 | D | D | D |  | 1 | 1 |  | 1520 | 1563 | 4500 |  |  | 4500 | 53.19 | 10 | 84600 | 1605 | 360 | Y | 40 | 25 | [10 empty] | Y |  |  | N |  |  |  | 0.44 | 182.9 | A |  | 1605 | 3 | 0.14 | 1554 | 1.59 | 70 | 29 | 244 | 4:04 | 25 | 25 | 35 | 0 |  | 0 |  | 500 | N2 | 2022-03-20 03:57 | 2022-03-20 04:25 | 28 | 2022-03-20 03:57 | 28 |  |  |  |  | Y |  |  |  | Y | [5 empty] | 0 | 179.52 | [23 empty] | 4.47 | 1.12 | A | [9 empty] | 51 | 0 | 853 | 14 | 0 | 156 | 0 | 745 | 0 | 597 | 0 | 0 | 109 | 49
2022-03-19 | B69719 | 2 | 중탄소 | SMN440 | TUNDISH교체전 | Al 탈산 | B | 16 | 79 | 49900 | 84.88 | D | D |  | D | 1 |  | 1 | 1540 | 1549 | 7000 |  |  | 7000 | 77.48 | 12 | 90347 | 1609 |  | Y | 41 | 36 | [7 empty] | 김규완 | 2 |  |  |  |  | Y |  | 97.5 | 11-6 | 76.71 | 0 | A |  | 1616 | 1 | 0.26 | 1552 | 1.72 | 58 | 25 | 196 | 3:16 | 18 | 19 | 0 | 98 |  | 95.36 | 0 | 0 | AR | 2022-03-20 04:10 | 2022-03-20 04:29 | 19 | 2022-03-20 04:02 | 27 |  |  |  |  | N | [7 empty] | 1 | 5 | 20.54 | 0 | [20 empty] | 0.37 |  |  | 0.06 | 0.06 | A | [9 empty] | 0 | 0 | 1912 | 82 | 0 | 208 | 0 | 705 | 0 | 205 | 0 | 0 | 0 | 23
2022-03-19 | A70319 | 1 | 고탄소 | AE1055LS |  | Al 탈산 | B | 30 | 22 | 54300 | 75.55 | D | D | D |  | 1 | 1 |  | 1520 | 1553 | 5000 |  |  | 5000 | 49.25 | 12 | 101520 | 1591 |  | Y | 42 | 26 | [7 empty] | 김덕진 | 2 |  | Y |  |  | N |  | 101.55 | 13-2 | 0.01 | 192.81 | A |  | 1591 | 3 | 0.14 | 1551 | 1.18 | 67 | 26 | 284 | 4:44 | 25 | 25 | 36 | 0 |  | 0 |  | 400 | N2 | 2022-03-20 04:59 | 2022-03-20 05:27 | 28 | 2022-03-20 04:59 | 28 |  |  |  |  | Y |  |  |  | Y | [5 empty] | 0 | 172.03 | [23 empty] | 5.83 | 1.12 | A | [9 empty] | 66 | 0 | 828 | 14 | 0 | 136 | 0 | 703 | 0 | 687 | 0 | 0 | 51 | 36
2022-03-19 | B69720 | 2 | 저탄소 | SCR415HM | 교체연주종료 | Si 탈산 | B | 5 | 28 | 52300 | 109.22 | D | D |  | D | 1 |  | 1 | 1555 | 1557 | 9500 |  |  | 9500 | 123.5 | 10 | 76926 | 1688 |  | Y | 50 | 45 | [7 empty] | 김규완 | 2 |  |  |  |  | Y |  | 94.3 | 12-3 | 0 | 273.64 | A |  | 1686 | 1 | 0.29 | 1599 | 1.8 | 87 | 40 | 300 | 5:00 | 18 | 19 | 0 | 99 |  | 167.43 | 0 | 0 | N2 | 2022-03-20 05:36 | 2022-03-20 06:00 | 23 | 2022-03-20 05:17 | 43 |  |  |  |  | Y | [7 empty] | 5 | 4.5 | 0 | 35.54 | [19 empty] | 1.67 |  |  |  | 0.7 | 0.7 | A | [9 empty] | 861 | 404 | 0 | 266 | 0 | 0 | 0 | 705 | 0 | 0 | 0 | 0 | 98 | 0 |  |  | 4
2022-03-19 | A70320 | 1 | 고탄소 | AE1055LS |  | Al 탈산 | B | 29 | 24 | 52900 | 72.37 | D | D | D |  | 1 | 1 |  | 1520 | 1578 | 3900 |  |  | 3900 | 38.42 | 12 | 101520 | 1596 |  | Y | 40 | 23 | [7 empty] | 김덕진 | 2 |  | Y |  |  | N |  | 104 | 13-4 | 0.02 | 212.27 | A |  | 1596 | 3 | 0.14 | 1554 | 1.4 | 70 | 26 | 267 | 4:27 | 25 | 25 | 37 | 0 |  | 0 |  | 400 | N2 | 2022-03-20 05:55 | 2022-03-20 06:31 | 36 | 2022-03-20 05:53 | 38 |  |  |  |  | Y |  |  |  | Y | [5 empty] | 0 | 133.54 | [23 empty] | 0 | 0 | A | [9 empty] | 56 | 0 | 898 | 9 | 0 | 196 | 0 | 648 | 0 | 595 | 0 | 0 | 98 | 39
2022-03-19 | B69721 | 2 | 중탄소 | SCR440HF | 잔강최소화전 | Al 탈산 | B | 16 | 81 | 53700 | 95.72 | D | B |  | C | 2 |  | 2 | 1540 | 1510 | 6100 | 7800 |  | 13900 | 246.84 | 8 | 56312 | 1644 | 357 | Y | 53 | 30 | 레들16번 교체 후작업 | Y | [5 empty] | 문성민 | 2 | [6 empty] | 106 | 12-4 | 73.71 | 0 | A |  | 1623 | 1 | 0.21 | 1552 | 2.03 | 57 | 20 | 199 | 3:19 | 13 | 15 | 0 | 103 | 50 | 47.51 | 0 | 0 | AR | 2022-03-20 14:09 | 2022-03-20 14:41 | 32 | 2022-03-20 13:57 | 44 |  |  |  |  | Y | [7 empty] | 1 | 4 | 9.86 | 0 | [23 empty] | 0.04 | 0.04 | A | [9 empty] | 1302 | 389 | 0 | 823 | 0 | 215 | 0 | 1203 | 0 | 0 | 0 | 0 | 150 | 42 |  |  | 4
2022-03-19 | A70321 | 1 | 고탄소 | AE1055LS |  | Al 탈산 | B | 32 | 48 | 52900 | 78.77 | D | B | B |  | 1 | 1 |  | 1520 | 1607 | 3700 |  |  | 3700 | 43.74 | 10 | 84600 | 1605 |  | Y | 41 | 26 | [7 empty] | 김덕진 | 2 |  |  | Y |  |  |  | 93.65 | 11-8 | 0 | 240.2 | A |  | 1605 | 3 | 0.13 | 1560 | 1.25 | 76 | 23 | 273 | 4:33 | 25 | 25 | 38 | 0 |  | 0 |  | 450 | N2 | 2022-03-20 06:58 | 2022-03-20 07:36 | 37 | 2022-03-20 06:56 | 40 |  |  |  |  | Y |  |  |  | Y | [5 empty] | 0 | 184.13 | [23 empty] | 0 | 0 | A | [9 empty] | 43 | 0 | 699 | 12 | 0 | 169 | 0 | 879 | 0 | 658 | 0 | 0 | 30 | 6
2022-03-19 | B69722 | 2 | 중탄소 | SCR440HF |  | Al 탈산 | B | 37 | 37 | 51450 | 120.43 | D | B |  | B | 3 |  | 1 | 1540 | 1565 | 6000 | 8400 | 3500 | 17900 | 176.3 | 12 | 101532 | 1626 |  | Y | 56 | 29 | MN성분OVER로 A70325 7TON받음 | Y | [5 empty] | 최남길 | 2 | [6 empty] | 106.25 | 13-3 | 118.47 | 0 | A |  | 1612 | 1 | 0.2 | 1545 | 1.52 | 50 | 17 | 303 | 5:03 | 13 | 13 | 0 | 102 |  | 26.01 | 0 | 0 | AR | 2022-03-20 12:03 | 2022-03-20 12:21 | 18 | 2022-03-20 11:30 | 51 | [12 empty] | 1 |  | 6.7 | 0 | [23 empty] | 0.05 | 0.05 | A | [9 empty] | 1306 | 349 | 0 | 1261 | 0 | 158 | 0 | 1045 | 0 | 0 | 0 | 0 | 179 | 0
2022-03-20 | A70322 | 1 | 고탄소 | AE1055LS |  | Al 탈산 | B | 21 | 8 | 53800 | 82.2 | B | B | B |  | 1 | 1 |  | 1520 | 1541 | 4700 |  |  | 4700 | 55.56 | 10 | 84600 | 1596 |  | Y | 44 | 24 | [7 empty] | 김형철 | 2 |  |  | Y | [5 empty] | 0 | 86.81 | A |  | 1596 | 3 | 0.16 | 1547 | 1.32 | 63 | 29 | 454 | 7:34 | 25 | 25 | 39 | 0 |  | 0 |  | 450 | N2 | 2022-03-20 08:05 | 2022-03-20 08:30 | 24 | 2022-03-20 08:04 | 26 |  |  |  |  | Y |  |  |  | Y | [5 empty] | 0 | 187 | [23 empty] | 1.38 | 0 | A | [9 empty] | 80 | 0 | 803 | 9 | 0 | 164 | 0 | 716 | 0 | 545 | 0 | 0 | 38 | 78
2022-03-20 | B69723 | 2 | 고탄소 | AE1055LS |  | Al 탈산 | B | 16 | 80 | 49800 | 101.82 | B | B | B |  | 1 | 1 |  | 1530 | 1563 | 7800 |  |  | 7800 | 76.83 | 12 | 101520 | 1610 |  | Y | 56 | 45 | [7 empty] | 문성민 | 2 |  |  |  |  | Y |  | 107.55 | 12-5 | 0 | 56.85 | A |  | 1605 | 3 | 0.18 | 1563 | 0.93 | 79 | 22 | 315 | 5:15 | 25 | 25 | 40 | 0 |  | 0 |  | 450 | N2 | 2022-03-20 08:59 | 2022-03-20 09:22 | 23 | 2022-03-20 08:57 | 25 |  |  |  |  | Y |  |  |  | Y | [5 empty] | 0 | 233.79 | [23 empty] | 2.48 | 0 | A | [9 empty] | 0 | 0 | 1005 | 14 | 0 | 202 | 0 | 1797 | 0 | 509 | 0 | 0 | 342 | 44
2022-03-20 | A70323 | 1 | 고탄소 | AE1055LS |  | Al 탈산 | B | 30 | 23 | 54400 | 136.88 | B | B | B |  | 1 | 1 |  | 1520 | 1549 | 6900 |  |  | 6900 | 81.56 | 10 | 84600 | 1589 | 359 | Y | 78 | 38 | [7 empty] | 박재승 | 2 |  |  | Y |  |  |  | 107.75 | 13-8 | 0 | 266.37 | A |  | 1589 | 3 | 0.16 | 1544 | 0.78 | 60 | 30 | 270 | 4:30 | 25 | 25 | 41 | 0 |  | 0 |  | 450 | N2 | 2022-03-20 10:00 | 2022-03-20 10:24 | 24 | 2022-03-20 09:59 | 25 |  |  |  |  | Y |  |  |  | Y | [5 empty] | 0 | 313.08 | [23 empty] | 3.72 | 0 | A | [9 empty] | 100 | 0 | 913 | 21 | 0 | 166 | 0 | 867 | 0 | 645 | 0 | 0 | 66 | 36
2022-03-20 | B69724 | 2 | 중탄소 | SCR440HF | 연주시작 | Al 탈산 | B | 5 | 29 | 51950 | 122.22 | B | B |  | B | 1 |  | 1 | 1540 | 1557 | 8400 |  |  | 8400 | 83.23 | 12 | 100927 | 1654 |  | Y | 55 | 41 | 연주 작업 종료로인하여 1>B69722 27TON 빈레들에 이월 후 출강. 2>다시 20 TON B69722에 따라줌. 3>B69721 20TON 받고 연주 첫히트 작업진행. | [14 empty] | 105.45 | 13-4 | 176.52 | 0 | A |  | 1646 | 1 | 0.24 | 1577 | 1.3 | 82 | 39 | 308 | 5:08 | 13 | 15 | 0 | 102 |  | 24.31 | 0 | 0 | AR | 2022-03-20 10:57 | 2022-03-20 11:13 | 15 | 2022-03-20 10:30 | 43 |  |  |  |  | N | [7 empty] | 2 | 3 | 7.62 | 0 | [16 empty] | 1.2 |  |  | 2.17 |  |  |  | 0.14 | 0.14 | A | [9 empty] | 987 | 0 | 0 | 45 | 0 | 264 | 0 | 1002 | 0 | 208 | 0 | 0 | 119 | 0 |  |  | 4 |  | 1
2022-03-20 | A70324 | 1 | 고탄소 | AE1055LS |  | Al 탈산 | B | 29 | 25 | 53000 | 94.93 | B | B | B |  | 1 | 1 |  | 1520 | 1551 | 5300 |  |  | 5300 | 52.21 | 12 | 101520 | 1606 |  | Y | 46 | 29 | [7 empty] | 김형철 | 2 |  |  | Y |  |  |  | 106.25 | 13-6 | 0 | 187.71 | A |  | 1606 | 3 | 0.14 | 1552 | 1.13 | 68 | 28 | 327 | 5:27 | 25 | 25 | 42 | 0 |  | 0 |  | 450 | N2 | 2022-03-20 10:52 | 2022-03-20 11:21 | 29 | 2022-03-20 10:50 | 31 |  |  | 2기 연주중단및합탕으로 감속요구함. |  | Y |  |  |  | Y | [5 empty] | 0 | 251.71 | [23 empty] | 0 | 0 | A | [9 empty] | 85 | 0 | 922 | 19 | 0 | 186 | 0 | 898 | 0 | 660 | 0 | 0 | 66 | 0
2022-03-20 | A70325 | 1 | 고탄소 | AE1055LS |  | Al 탈산 | B | 32 | 49 | 0 | 110.93 | B | B | B |  | 1 | 1 |  | 1520 | 1555 | 6100 |  |  | 6100 | 60.09 | 12 | 101520 | 1594 |  | Y | 72 | 31 | 2기 Mn성분 오버로 10톤 줌 | [6 empty] | 김형철 | 2 |  | Y |  |  |  |  | 149.1 |  | 0 | 224.61 | A |  | 1594 | 3 | 0.12 | 1546 | 1.3 | 62 | 24 | 275 | 4:35 | 25 | 25 | 43 | 0 |  | 0 |  | 450 | N2 | 2022-03-20 12:20 | 2022-03-20 12:38 | 17 | 2022-03-20 12:18 | 19 |  |  |  |  | Y |  |  |  | Y | [5 empty] | 0 | 190.72 | [23 empty] | 0.02 | 0 | A | [9 empty] | 57 | 0 | 671 | 18 | 0 | 152 | 0 | 899 | 0 | 618 | 0 | 0 | 63 | 20
2022-03-20 | B69725 | 2 | 중탄소 | SCR440HF |  | Al 탈산 | B | 33 | 71 | 50450 | 100.3 | B | B |  | B | 1 |  | 1 | 1540 | 1577 | 6400 |  |  | 6400 | 63.03 | 12 | 101532 | 1617 |  | Y | 61 | 33 | 출강후 B69721 반탕 작업. | [14 empty] | 105 | 12-5 | 68.59 | 0 | A |  | 1606 | 1 | 0.21 | 1568 | 1.12 | 73 | 35 | 205 | 3:25 | 13 | 13 | 0 | 103 |  | 25.93 | 0 | 0 | AR | 2022-03-20 13:12 | 2022-03-20 13:24 | 12 | 2022-03-20 13:06 | 18 | [14 empty] | 6.49 | 0 | [23 empty] | 0 | 0 | A | [9 empty] | 726 | 0 | 0 | 0 | 0 | 76 | 0 | 150 | 0 | 0 | 0 | 0 | 49 | 0
2022-03-20 | A70326 | 1 | 고탄소 | AE1055LS |  | Al 탈산 | B | 21 | 9 | 54400 | 95.88 | B | B | B |  | 1 | 1 |  | 1520 | 1553 | 6100 |  |  | 6100 | 72.1 | 10 | 84600 | 1598 |  | Y | 44 | 33 | [7 empty] | 박재승 | 2 | [6 empty] | 98.7 | 13-2 | 0 | 206.34 | A |  | 1598 | 3 | 0.13 | 1542 | 1.1 | 58 | 22 | 360 | 6:00 | 25 | 26 | 44 | 0 |  | 0 |  | 450 | N2 | 2022-03-20 13:32 | 2022-03-20 13:45 | 13 | 2022-03-20 13:25 | 20 |  |  |  |  | Y |  |  |  | Y | [5 empty] | 0 | 269.5 | [23 empty] | 0.01 | 0 | A | [9 empty] | 87 | 0 | 896 | 43 | 0 | 203 | 0 | 1309 | 0 | 919 | 0 | 0 | 174 | 30
2022-03-20 | A70327 | 1 | 고탄소 | AE1055LS |  | Al 탈산 | B | 30 | 24 | 54800 | 75.12 | B | B | C |  | 1 | 1 |  | 1520 | 1613 | 3900 |  |  | 3900 | 38.42 | 12 | 101520 | 1586 |  | Y | 40 | 24 | [7 empty] | 김형철 | 2 | [8 empty] | 0 | 80.88 | A |  | 1592 | 3 | 0.13 | 1548 | 1.26 | 64 | 25 | 296 | 4:56 | 25 | 26 | 45 | 0 |  | 0 |  | 450 | N2 | 2022-03-20 14:18 | 2022-03-20 14:50 | 32 | 2022-03-20 14:17 | 33 |  |  |  |  | Y |  |  |  | Y | [5 empty] | 0 | 175.05 | [23 empty] | 0.94 | 0 | A | [9 empty] | 77 | 0 | 927 | 39 | 0 | 153 | 0 | 1291 | 0 | 895 | 0 | 0 | 162 | 16
2022-03-20 | B69726 | 2 | 저탄소 | SCR415HM | 잔강최소화 | Si 탈산 | B | 35 | 25 | 53700 | 102.25 | B | C |  | C | 1 |  | 1 | 1555 | 1528 | 9700 |  |  | 9700 | 97.6 | 12 | 99384 | 1635 |  | Y | 60 | 48 | [7 empty] | 임승우 | 2 | [6 empty] | 111.2 | 14-2 | 0 | 315.43 | A |  | 1642 | 1 | 0.21 | 1583 | 1.37 | 71 | 28 | 141 | 2:21 | 18 | 18 | 0 | 104 | 50 | 26.19 | 0 | 0 | N2 | 2022-03-20 15:30 | 2022-03-20 15:50 | 20 | 2022-03-20 15:22 | 28 |  |  |  |  | Y | [7 empty] | 2 |  | 0 | 7.19 | 공정바빠 잔강이월 미준수 | [19 empty] | 0.78 | N |  | 0.24 | 0.24 | B | [9 empty] | 768 | 348 | 0 | 1247 | 0 | 0 | 0 | 1067 | 0 | 312 | 0 | 0 | 162 | 13 |  |  | 4
2022-03-20 | A70328 | 1 | 고탄소 | AE1055LS |  | Al 탈산 | B | 29 | 26 | 52800 | 80.08 | C | C | C |  | 1 | 1 |  | 1520 | 1558 | 4900 |  |  | 4900 | 57.92 | 10 | 84600 | 1605 |  | Y | 40 | 28 | [7 empty] | 이호남 | 2 |  | Y |  |  |  |  | 99.55 | 12-9 | 0 | 124.56 | A |  | 1605 | 3 | 0.14 | 1550 | 1.41 | 66 | 22 | 378 | 6:18 | 25 | 25 | 46 | 0 |  | 0 |  | 450 | N2 | 2022-03-20 15:33 | 2022-03-20 15:55 | 22 | 2022-03-20 15:32 | 24 |  |  |  |  | Y |  |  |  | Y | [5 empty] | 0 | 199.85 | [23 empty] | 2.49 | 0 | A | [9 empty] | 63 | 0 | 836 | 0 | 0 | 239 | 0 | 750 | 0 | 552 | 0 | 0 | 158 | 16
2022-03-20 | B69727 | 2 | 저탄소 | SCR415HM |  | Si 탈산 | B | 37 | 38 | 53250 | 90.65 | C | C |  | C | 1 |  | 1 | 1555 | 953 | 9000 |  |  | 9000 | 90.56 | 12 | 99384 | 1654 |  | Y | 45 | 41 | [7 empty] | 추창도 | 2 | [6 empty] | 106.95 | 13-4 | 0 | 236.73 | A |  | 1649 | 1 | 0.21 | 1578 | 1.67 | 66 | 31 | 277 | 4:37 | 18 | 18 | 0 | 105 |  | 35.39 | 0 | 0 | N2 | 2022-03-20 16:30 | 2022-03-20 16:59 | 29 | 2022-03-20 16:20 | 39 | [12 empty] | 4 |  | 0 | 8.47 | [23 empty] | 0.55 | 0.55 | A | [9 empty] | 976 | 453 | 0 | 1414 | 0 | 0 | 0 | 754 | 0 | 156 | 0 | 0 | 67 | 10 |  |  | 4
2022-03-20 | A70329 | 1 | 고탄소 | AE1055LS |  | Al 탈산 | B | 32 | 50 | 53500 | 85.78 | C | C | C |  | 1 | 1 |  | 1520 | 1544 | 5600 |  |  | 5600 | 55.16 | 12 | 101520 | 1588 |  | Y | 40 | 33 | [7 empty] | 이호남 | 2 |  | Y |  |  |  |  | 106.2 | 12-10 | 0 | 230.19 | A |  | 1590 | 3 | 0.14 | 1546 | 0.98 | 62 | 29 | 293 | 4:53 | 25 | 25 | 47 | 0 |  | 0 |  | 450 | N2 | 2022-03-20 16:42 | 2022-03-20 16:56 | 13 | 2022-03-20 16:40 | 15 |  |  |  |  | Y |  |  |  | Y | [5 empty] | 0 | 235.03 | [23 empty] | 0.04 | 0 | A | [9 empty] | 83 | 0 | 888 | 29 | 0 | 228 | 0 | 869 | 0 | 655 | 0 | 0 | 171 | 25
2022-03-20 | B69728 | 2 | 저탄소 | SCR415HM |  | Si 탈산 | B | 33 | 72 | 50850 | 103.85 | C | C |  | C | 1 |  | 1 | 1555 | 1562 | 7600 |  |  | 7600 | 76.47 | 12 | 99384 | 1656 |  | Y | 41 | 37 | [7 empty] | 추창도 | 2 | [8 empty] | 0 | 253.29 | A |  | 1640 | 1 | 0.21 | 1576 | 1.68 | 64 | 27 | 290 | 4:50 | 18 | 18 | 0 | 106 |  | 30.46 | 0 | 0 | N2 | 2022-03-20 18:00 | 2022-03-20 18:11 | 10 | 2022-03-20 17:32 | 39 |  |  |  |  | Y | [7 empty] | 2 | 4.3 | 0 | 7.58 | [23 empty] | 0.32 | 0.32 | A | [9 empty] | 1155 | 195 | 0 | 1340 | 0 | 0 | 0 | 892 | 0 | 313 | 0 | 0 | 0 | 16 |  |  | 4
2022-03-20 | A70330 | 1 | 고탄소 | AE1055LS | TUNDISH교체전 | Al 탈산 | B | 21 | 10 | 53500 | 79.28 | C | C | C |  | 1 | 1 |  | 1520 | 1524 | 6200 |  |  | 6200 | 74.43 | 10 | 83295 | 1599 |  | Y | 41 | 32 | [7 empty] | 이호남 | 2 |  | Y |  |  |  |  | 100.1 | 13-3 | 0 | 229.13 | A |  | 1599 | 3 | 0.14 | 1547 | 1.41 | 63 | 28 | 279 | 4:39 | 25 | 25 | 48 | 0 |  | 0 |  | 450 | N2 | 2022-03-20 17:43 | 2022-03-20 18:02 | 19 | 2022-03-20 17:41 | 21 |  |  |  |  | Y |  |  |  | Y | [5 empty] | 0 | 187.95 | [23 empty] | 1.26 | 0 | A | [9 empty] | 62 | 0 | 819 | 38 | 0 | 126 | 0 | 748 | 0 | 549 | 0 | 0 | 172 | 40
2022-03-20 | B69729 | 2 | 저탄소 | SCR415HM | TUNDISH교체전 | Si 탈산 | B | 16 | 82 | 50250 | 88.08 | C | C |  | C | 1 |  | 1 | 1555 | 1563 | 7400 |  |  | 7400 | 74.46 | 12 | 99384 | 1623 | 364 | Y | 38 | 36 |  |  | A70328 | 07 |  |  |  | 추창도 | 2 |  | Y |  |  |  |  | 102.65 | 12-1 | 0 | 217.27 | A |  | 1635 | 1 | 0.18 | 1565 | 1.72 | 53 | 17 | 263 | 4:23 | 18 | 18 | 0 | 107 |  | 22.85 | 0 | 0 | N2 | 2022-03-20 18:50 | 2022-03-20 19:18 | 28 | 2022-03-20 18:36 | 42 |  |  |  |  | Y | [7 empty] | 2 | 3.8 | 0 | 6.28 | [23 empty] | 0.14 | 0.14 | A | [9 empty] | 847 | 522 | 0 | 1343 | 0 | 0 | 0 | 550 | 0 | 156 | 0 | 0 | 0 | 0 |  |  | 4
2022-03-20 | A70331 | 1 | 고탄소 | KF70CVS | TUNDISH교체 | Si 탈산 | B | 30 | 25 | 53800 | 85.27 | C | C | C |  | 1 | 1 |  | 1520 | 1535 | 7100 |  |  | 7100 | 69.93 | 12 | 101532 | 1606 |  | N | 42 | 37 | [7 empty] | 이호남 | 2 | [6 empty] | 108.6 | 13-9 | 0 | 230.24 | A |  | 1606 | 3 | 0.16 | 1569 | 0.9 | 93 | 35 | 316 | 5:16 | 13 | 20 | 49 | 0 |  | 0 |  | 900 | N2 | 2022-03-20 18:51 | 2022-03-20 19:32 | 41 | 2022-03-20 18:49 | 43 |  |  |  |  | N |  |  |  | Y | [5 empty] | 0 | 240.63 | [19 empty] | 1.82 |  |  |  | 0.09 | 0 | A | [9 empty] | 62 | 0 | 539 | 40 | 0 | 0 | 0 | 692 | 0 | 0 | 0 | 0 | 170 | 0 |  |  |  |  | 1
2022-03-20 | B69730 | 2 | 저탄소 | AE1018M2 | TUNDISH교체 | Al 탈산 | B | 35 | 26 | 53850 | 103.17 | C | C |  | C | 1 |  | 1 | 1555 | 1549 | 8700 |  |  | 8700 | 96.58 | 16 | 90080 | 1675 |  | Y | 44 | 42 |  |  | A70329 | 07 |  |  |  | 추창도 | 2 |  | Y |  |  |  |  | 107.15 | 13-7 | 254.15 | 0 | A |  | 1680 | 1 | 0.25 | 1604 | 1.68 | 89 | 42 | 316 | 5:16 | 15 | 21 | 0 | 108 |  | 31.79 | 0 | 0 | AR | 2022-03-20 20:14 | 2022-03-20 20:40 | 26 | 2022-03-20 19:55 | 45 |  |  |  |  | N | [7 empty] | 4 | 3.8 | 9.24 | 0 | [16 empty] | 1 |  |  | 1.84 |  |  |  | 0.28 | 0.28 | A | [9 empty] | 0 | 0 | 0 | 51 | 0 | 279 | 0 | 556 | 0 | 205 | 0 | 0 | 0 | 36 |  |  | 9 |  | 1
2022-03-20 | A70332 | 1 | 고탄소 | KF70CVS |  | Si 탈산 | B | 29 | 27 | 53000 | 83.4 | C | C | C |  | 1 | 1 |  | 1520 | 1537 | 5600 |  |  | 5600 | 55.16 | 12 | 101532 | 1597 |  | Y | 42 | 29 | [7 empty] | 이호남 | 2 | [6 empty] | 98.5 | 12-7 | 0 | 179.19 | A |  | 1597 | 3 | 0.15 | 1541 | 1.33 | 65 | 19 | 295 | 4:55 | 13 | 14 | 50 | 0 |  | 0 |  | 999 | N2 | 2022-03-20 20:06 | 2022-03-20 20:48 | 41 | 2022-03-20 20:06 | 42 |  |  |  |  | N |  |  |  | Y | [5 empty] | 0 | 247.51 | [23 empty] | 1.02 | 0.49 | A | [9 empty] | 110 | 0 | 529 | 28 | 0 | 0 | 0 | 916 | 0 | 0 | 0 | 0 | 170 | 20
2022-03-20 | B69731 | 2 | 저탄소 | AE1018M2 |  | Al 탈산 | B | 37 | 39 | 51800 | 107.38 | C | C |  | C | 1 |  | 1 | 1555 | 1591 | 5900 |  |  | 5900 | 60.23 | 13 | 97963 | 1648 |  | Y | 37 | 29 |  |  | A70330 | 07 |  |  |  | 추창도 | 2 | [6 empty] | 102.6 | 12-9 | 145.21 | 0 | A |  | 1641 | 1 | 0.2 | 1580 | 1.54 | 65 | 28 | 238 | 3:58 | 15 | 16 | 0 | 109 |  | 25.81 | 0 | 0 | AR | 2022-03-20 21:20 | 2022-03-20 21:40 | 20 | 2022-03-20 20:44 | 56 |  |  |  |  | N | [7 empty] | 3 | 4.2 | 6.13 | 0 | [23 empty] | 0.23 | 0.23 | A | [9 empty] | 0 | 0 | 0 | 82 | 0 | 303 | 0 | 776 | 0 | 325 | 0 | 0 | 0 | 51
2022-03-20 | A70333 | 1 | 고탄소 | KF70CVS |  | Si 탈산 | B | 32 | 51 | 53200 | 75.3 | C | C | C |  | 1 | 1 |  | 1520 | 1558 | 5200 |  |  | 5200 | 61.46 | 10 | 84610 | 1613 |  | Y | 40 | 31 | [7 empty] | 이호남 | 2 | [6 empty] | 96.15 | 11-10 | 0 | 181.56 | A |  | 1613 | 3 | 0.16 | 1561 | 1.49 | 85 | 27 | 308 | 5:08 | 13 | 15 | 51 | 0 |  | 0 |  | 888 | N2 | 2022-03-20 20:59 | 2022-03-20 22:00 | 61 | 2022-03-20 20:58 | 62 |  |  |  |  | N |  |  |  | Y | [5 empty] | 0 | 203.62 | [23 empty] | 1.02 | 1.45 | B | [9 empty] | 54 | 0 | 494 | 0 | 0 | 0 | 0 | 750 | 0 | 0 | 0 | 0 | 180 | 0
2022-03-20 | B69732 | 2 | 저탄소 | AE1018M2 |  | Al 탈산 | B | 33 | 73 | 50750 | 92.5 | C | C |  | C | 1 |  | 1 | 1555 | 1566 | 5900 |  |  | 5900 | 62.16 | 13 | 94913 | 1652 |  | Y | 41 | 32 | [7 empty] | 추창도 | 2 | [6 empty] | 103.95 | 12-3 | 218.08 | 0 | A |  | 1641 | 1 | 0.24 | 1572 | 1.56 | 57 | 21 | 206 | 3:26 | 15 | 19 | 0 | 110 |  | 64.36 | 0 | 0 | AR | 2022-03-20 22:10 | 2022-03-20 22:37 | 28 | 2022-03-20 21:56 | 41 | [12 empty] | 3 |  | 14.09 | 0 | [23 empty] | 0.25 | 0.25 | A | [9 empty] | 0 | 0 | 273 | 43 | 0 | 348 | 0 | 802 | 0 | 358 | 0 | 0 | 0 | 42 |  |  | 4
2022-03-20 | A70334 | 1 | 고탄소 | KF70CVS |  | Si 탈산 | B | 21 | 11 | 53500 | 86.8 | C | C | D |  | 1 | 1 |  | 1520 | 1559 | 6400 |  |  | 6400 | 63.03 | 12 | 101532 | 1596 |  | Y | 51 | 37 | [7 empty] | 이호남 | 2 | [6 empty] | 98.95 | 13-1 | 0 | 180.61 | A |  | 1605 | 3 | 0.16 | 1566 | 1.11 | 90 | 30 | 321 | 5:21 | 13 | 15 | 52 | 0 |  | 0 |  | 888 | N2 | 2022-03-20 22:11 | 2022-03-20 23:09 | 57 | 2022-03-20 22:10 | 59 |  |  |  |  | N |  |  |  | Y | [5 empty] | 0 | 196.73 | [23 empty] | 1.04 | 2.96 | A | [9 empty] | 83 | 0 | 524 | 39 | 0 | 0 | 0 | 495 | 0 | 0 | 0 | 0 | 98 | 17
2022-03-20 | B69733 | 2 | 저탄소 | AE1018M2 | 잔강최소화전 | Al 탈산 | B | 16 | 83 | 49750 | 82.52 | C | D |  | D | 1 |  | 1 | 1555 | 1542 | 7200 |  |  | 7200 | 73.3 | 17 | 98222 | 1639 |  | Y | 39 | 37 | [15 empty] | 97.85 | 11-6 | 113.48 | 0 | A |  | 1645 | 1 | 0.27 | 1579 | 1.71 | 64 | 24 | 186 | 3:06 | 15 | 18 | 0 | 111 |  | 121.92 | 0 | 0 | AR | 2022-03-20 23:12 | 2022-03-20 23:41 | 29 | 2022-03-20 23:02 | 39 |  |  |  |  | N | [7 empty] | 3 | 5 | 27.54 | 0 | [23 empty] | 0.26 | 0.26 | A | [9 empty] | 0 | 0 | 843 | 27 | 0 | 214 | 0 | 848 | 0 | 206 | 0 | 0 | 0 | 27
2022-03-20 | A70335 | 1 | 고탄소 | KF70CVS |  | Si 탈산 | B | 30 | 26 | 53900 | 72.48 | D | D | D |  | 1 | 1 |  | 1520 | 1548 | 6300 |  |  | 6300 | 62.05 | 12 | 101532 | 1602 |  | Y | 41 | 31 | [7 empty] | 차승주 | 2 | [6 empty] | 102.3 | 13-2 | 0 | 152.52 | A |  | 1602 | 3 | 0.16 | 1569 | 1.06 | 93 | 33 | 320 | 5:20 | 13 | 15 | 53 | 0 |  | 0 |  | 888 | N2 | 2022-03-20 23:22 | 2022-03-21 00:23 | 61 | 2022-03-20 23:22 | 62 |  |  |  |  | N |  |  |  | Y | [5 empty] | 0 | 172.36 | [23 empty] | 1.05 | 4.43 | A | [9 empty] | 63 | 0 | 544 | 0 | 0 | 0 | 0 | 496 | 0 | 0 | 0 | 0 | 148 | 28
2022-03-20 | B69734 | 2 | 저탄소 | SM20CB | 잔강최소화 | Si 탈산 | B | 35 | 27 | 52900 | 75.95 | D | D |  | D | 1 |  | 1 | 1555 | 1580 | 5100 |  |  | 5100 | 55.75 | 11 | 91487 | 1641 |  | Y | 37 | 32 | [7 empty] | 김규완 | 2 |  |  |  |  | Y |  | 97.2 | 12-6 | 0.15 | 64.71 | A |  | 1636 | 1 | 0.31 | 1586 | 1.61 | 72 | 14 | 224 | 3:44 | 14 | 15 | 0 | 112 |  | 162.66 | 0 | 0 | N2 | 2022-03-21 00:11 | 2022-03-21 01:01 | 50 | 2022-03-21 00:03 | 58 |  |  |  |  | N | [8 empty] | 4.5 | 0 | 27.06 | [23 empty] | 0 | 0 | A | [9 empty] | 0 | 0 | 168 | 13 | 0 | 123 | 0 | 702 | 0 | 206 | 0 | 0 | 0 | 10
2022-03-20 | A70336 | 1 | 고탄소 | KF70CVS |  | Si 탈산 | B | 29 | 28 | 52900 | 87.55 | D | D | D |  | 1 | 1 |  | 1520 | 1584 | 4900 |  |  | 4900 | 48.26 | 12 | 101532 | 1598 |  | Y | 49 | 25 | [7 empty] | 차승주 | 2 | [6 empty] | 100.2 | 12-9 | 0 | 181.71 | A |  | 1598 | 3 | 0.16 | 1556 | 1.08 | 80 | 35 | 342 | 5:42 | 13 | 15 | 54 | 0 |  | 0 |  | 888 | N2 | 2022-03-21 00:56 | 2022-03-21 01:38 | 42 | 2022-03-21 00:55 | 43 |  |  |  |  | N |  |  |  | Y | [5 empty] | 0 | 236.42 | [23 empty] | 1.05 | 6.32 | A | [9 empty] | 21 | 0 | 524 | 0 | 0 | 0 | 0 | 692 | 0 | 0 | 0 | 0 | 96 | 28
2022-03-20 | B69735 | 2 | 저탄소 | SM20CB |  | Si 탈산 | B | 37 | 40 | 51700 | 77.12 | D | D |  | D | 1 |  | 1 | 1555 | 1594 | 4700 |  |  | 4700 | 50.23 | 11 | 93576 | 1638 | 365 | Y | 39 | 29 | [7 empty] | 김규완 | 2 |  |  |  |  | Y |  | 93.3 | 11-9 | 0 | 66.68 | A |  | 1632 | 1 | 0.27 | 1582 | 1.52 | 68 | 25 | 221 | 3:41 | 14 | 15 | 0 | 113 |  | 103.52 | 0 | 0 | N2 | 2022-03-21 01:19 | 2022-03-21 02:03 | 44 | 2022-03-21 01:13 | 50 |  |  |  |  | N | [8 empty] | 5 | 0 | 18.38 | [23 empty] | 0 | 0 | A | [9 empty] | 0 | 0 | 276 | 0 | 0 | 50 | 0 | 801 | 0 | 204 | 0 | 0 | 0 | 15
2022-03-20 | B69736 | 2 | 저탄소 | SM20CB |  | Si 탈산 | B | 33 | 74 | 50900 | 77.63 | D | D |  | D | 1 |  | 1 | 1555 | 1522 | 6900 |  |  | 6900 | 48.59 | 17 | 142014 | 1631 |  | Y | 40 | 36 | [7 empty] | 김규완 | 2 |  |  |  |  | Y |  | 95.9 | 11-6 | 0 | 156.84 | A |  | 1629 | 1 | 0.24 | 1585 | 1.42 | 71 | 25 | 234 | 3:54 | 14 | 14 | 0 | 114 |  | 57.46 | 0 | 0 | N2 | 2022-03-21 02:24 | 2022-03-21 03:05 | 41 | 2022-03-21 02:17 | 48 |  |  |  |  | N | [8 empty] | 4.5 | 0 | 10.69 | [23 empty] | 0 | 0 | A | [9 empty] | 0 | 0 | 0 | 27 | 0 | 26 | 0 | 704 | 0 | 205 | 0 | 0 | 0 | 7
2022-03-20 | A70337 | 1 | 고탄소 | KF70CVS |  | Si 탈산 | B | 32 | 52 | 52900 | 69.77 | D | D | D |  | 1 | 1 |  | 1520 | 1534 | 5100 |  |  | 5100 | 50.23 | 12 | 101532 | 1595 |  | Y | 40 | 26 | [7 empty] | 김덕진 | 2 | [6 empty] | 97.75 | 12-1 | 0 | 143.14 | A |  | 1595 | 3 | 0.16 | 1543 | 1.73 | 67 | 25 | 322 | 5:22 | 13 | 14 | 55 | 0 |  | 0 |  | 888 | N2 | 2022-03-21 02:27 | 2022-03-21 02:52 | 25 | 2022-03-21 02:27 | 25 |  |  |  |  | N |  |  |  | Y | [5 empty] | 0 | 169.45 | [23 empty] | 1.05 | 8.21 | A | [9 empty] | 73 | 0 | 534 | 0 | 0 | 0 | 0 | 596 | 0 | 0 | 0 | 0 | 98 | 30
2022-03-20 | A70338 | 1 | 고탄소 | KF70CVS | TUNDISH교체전 | Si 탈산 | B | 21 | 12 | 52300 | 68.82 | D | D | D |  | 1 | 1 |  | 1520 | 1536 | 5500 |  |  | 5500 | 63.88 | 11 | 86095 | 1593 |  | Y | 40 | 36 | [7 empty] | 차승주 | 2 | [6 empty] | 95.95 | 12-8 | 0.05 | 175.34 | A |  | 1593 | 3 | 0.15 | 1551 | 1.45 | 75 | 26 | 290 | 4:50 | 13 | 15 | 56 | 0 |  | 0 |  | 888 | N2 | 2022-03-21 03:26 | 2022-03-21 04:05 | 39 | 2022-03-21 03:25 | 39 |  |  |  |  | N |  |  |  | Y | [5 empty] | 0 | 148.6 | [23 empty] | 1.05 | 9.41 | A | [9 empty] | 52 | 0 | 415 | 0 | 0 | 0 | 0 | 595 | 0 | 0 | 0 | 0 | 95 | 39
2022-03-20 | B69737 | 2 | 저탄소 | SM20C | 연주종료 | Al 탈산 | B | 16 | 84 | 49850 | 77.72 | D | D |  | D | 1 |  | 1 | 1555 | 1545 | 5900 |  |  | 5900 | 157.46 | 6 | 37469 | 1634 |  | Y | 35 | 30 | [7 empty] | 김규완 | 2 |  |  |  |  | Y |  | 101.15 | 11-9 | 0.35 | 165 | A |  | 1628 | 1 | 0.32 | 1568 | 1.52 | 54 | 23 | 209 | 3:29 | 15 | 16 | 0 | 115 | 300 | 263.23 | 0 | 0 | N2 | 2022-03-21 03:46 | 2022-03-21 04:09 | 22 | 2022-03-21 03:36 | 32 |  |  |  |  | N | [7 empty] | 2 | 5 | 0 | 46.33 | [23 empty] | 0.27 | 0.27 | A | [9 empty] | 0 | 0 | 325 | 0 | 0 | 139 | 0 | 704 | 0 | 206 | 0 | 0 | 0 | 23
2022-03-20 | A70339 | 1 | 고탄소 | P-STB3D | TUNDISH교체 | Si 탈산 | B | 30 | 27 | 53500 | 90.05 | D | D | D |  | 1 | 1 |  | 1520 | 1558 | 7500 |  |  | 7500 | 88.64 | 10 | 84610 | 1593 |  | Y | 48 | 44 | [7 empty] | 김덕진 | 2 | [6 empty] | 102.05 | 13-1 | 204.62 | 0 | A |  | 1590 | 3 | 0.15 | 1539 | 1.21 | 89 | 32 | 325 | 5:25 | 30 | 25 | 57 | 0 |  | 0 |  | 400 | AR | 2022-03-21 04:57 | 2022-03-21 05:40 | 43 | 2022-03-21 04:57 | 43 |  |  |  |  | Y |  |  |  | Y | [5 empty] | 123.32 | 66.76 | [19 empty] | 1.7 |  |  |  | 1.05 | 11.33 | B |  |  | 14.409 | 14.874 | 58.099 | 0.148 | 4.032 | 3.906 | 1951.78 | 0 | 33 | 0 | 1381 | 0 | 0 | 0 | 1287 | 0 | 1015 | 0 | 0 | 505 | 19 |  |  |  |  | 1
2022-03-20 | B69738 | 2 | 중탄소 | SCM440I |  | Al 탈산 | I | 29 | 29 | 52950 | 162.08 | D | D |  | B | 1 |  | 1 | 1560 | 1559 | 12800 |  |  | 12800 | 127.87 | 13 | 100100 | 1640 |  | INGOT | 104 | 68 | CR over로 강종및 공정 변경(래들 교체) | [6 empty] | 김규완 | 2 |  |  |  |  | Y |  | 101.05 | 12-10 | 151.05 | 118.42 | A |  | 1637 | 1 | 0.23 | 1575 | 1.24 | 80 |  | 270 | 4:30 | 20 | 21 | 0 | 116 | 20 | 30.28 | 0 | 0 | AR | 2022-03-21 06:14 |  | 21 | 2022-03-21 06:05 | [5 empty] | Y | [7 empty] | 1 | 3.8 | 9.44 | 0 | [18 empty] | 1.1 |  |  |  |  | 0.04 | 0.04 | A | [9 empty] | 1372 | 0 | 143 | 34 | 0 | 101 | 0 | 697 | 0 | 203 | 0 | 0 | 101 | 22
2022-03-20 | A70340 | 1 | 고탄소 | P-STB3D |  | Si 탈산 | B | 37 | 41 | 51700 | 78.97 | D | D | D |  | 1 | 1 |  | 1520 | 1556 | 5300 |  |  | 5300 | 52.2 | 12 | 101532 | 1566 |  | Y | 40 | 30 | [7 empty] | 김덕진 | 2 | [6 empty] | 103.15 | 12-9 | 225.01 | 0 | A |  | 1566 | 3 | 0.18 | 1522 | 1.19 | 72 | 30 | 257 | 4:17 | 30 | 25 | 58 | 0 |  | 0 |  | 400 | AR | 2022-03-21 05:59 | 2022-03-21 06:42 | 43 | 2022-03-21 05:57 | 45 |  |  |  |  | Y |  |  |  | Y | [5 empty] | 119.35 | 40.33 | [23 empty] | 0 | 0.01 | A |  |  | 14.012 | 15.027 | 58.154 | 0.111 | 4.15 | 3.869 | 2002.03 | 0 | 56 | 1387 | 74 | 0 | 0 | 0 | 790 | 0 | 593 | 0 | 0 | 205 | 46 |  |  |  | 0
2022-03-20 | B69739 | 2 | 고탄소 | STB2I |  | Al 탈산 | I | 35 | 29 | 52650 | 108.93 | D | B |  | B | 1 |  | 1 | 1560 | 1535 | 8000 |  |  | 8000 | 95.69 | 23 | 83600 | 1614 |  | INGOT | 58 | 48 | [7 empty] | 임승우 | [7 empty] | 88.15 | 11-6 | 239.79 | 0 | A |  | 1611 | 1 | 0.26 | 1540 | 1.73 | 85 |  | 373 | 6:13 | 25 | 25 | 0 | 117 |  | 183.73 | 0 | 0 | AR | 2022-03-21 07:28 |  | 15 | 2022-03-21 07:18 | [5 empty] | Y | [8 empty] | 5 | 58.01 | 0 | 잔강3톤 포트에 정리함 | [17 empty] | 1.3 |  |  |  |  | 0 | 0 | A | [9 empty] | 731 | 993 | 0 | 261 | 0 | 100 | 0 | 1305 | 0 | 510 | 0 | 0 | 305 | 10
2022-03-20 | A70341 | 1 | 고탄소 | P-STB3D |  | Si 탈산 | B | 32 | 53 | 52000 | 95.78 | D | B | B |  | 1 | 1 |  | 1520 | 1531 | 6100 |  |  | 6100 | 72.1 | 10 | 84610 | 1558 |  | Y | 45 | 37 | [7 empty] | 김덕진 | 2 | [6 empty] | 99.95 | 12-3 | 245.73 | 0 | A |  | 1558 | 3 | 0.16 | 1507 | 1.02 | 57 | 23 | 272 | 4:32 | 30 | 25 | 59 | 0 |  | 0 |  | 400 | AR | 2022-03-21 07:26 | 2022-03-21 07:46 | 20 | 2022-03-21 07:25 | 21 |  |  |  |  | Y |  |  |  | Y | [5 empty] | 120.49 | 117.59 | [23 empty] | 1.04 | 1.14 | A |  |  | 18.166 | 14.932 | 53.54 | 0.227 | 2.947 | 3.585 | 1795.05 | 0 | 25 | 1377 | 45 | 0 | 0 | 0 | 705 | 0 | 561 | 0 | 0 | 110 | 40 |  |  |  | 0
2022-03-21 | B69740 | 2 | 저탄소 | WSTE500 |  | Al 탈산 | I | 33 | 75 | 51050 | 118.6 | B | B |  | B | 1 |  | 1 | 1560 | 1514 | 10000 |  |  | 10000 | 110.38 | 6 | 90600 | 1679 |  | INGOT | 63 | 46 | [7 empty] | 임승우 | [7 empty] | 92 | 11-2 | 15.97 | 171.69 | A |  | 1651 | 1 | 0.21 | 1584 | 1.49 | 77 |  | 327 | 5:27 | 20 | 21 | 0 | 118 | 80 | 57.78 | 0 | 0 | N2 | 2022-03-21 08:43 |  | 21 | 2022-03-21 08:32 | [5 empty] | Y | [7 empty] | 2 | 5 | 0 | 22.39 | [18 empty] | 1.2 |  |  |  |  | 0.1 | 0.1 | A | [9 empty] | 0 | 0 | 0 | 891 | 0 | 191 | 0 | 1460 | 0 | 764 | 0 | 0 | 225 | 20
2022-03-21 | A70342 | 1 | 고탄소 | P-STB3D |  | Si 탈산 | B | 21 | 13 | 52800 | 87.13 | B | B | B |  | 1 | 1 |  | 1520 | 1532 | 5900 |  |  | 5900 | 58.11 | 12 | 101532 | 1560 |  | Y | 42 | 34 | [7 empty] | 김형철 | 2 |  |  | Y |  |  |  | 106.05 | 13-9 | 252.83 | 0 | A |  | 1560 | 3 | 0.16 | 1514 | 1.05 | 64 | 24 | 241 | 4:01 | 30 | 25 | 60 | 0 |  | 0 |  | 400 | AR | 2022-03-21 08:25 | 2022-03-21 08:53 | 29 | 2022-03-21 08:23 | 30 |  |  |  |  | Y |  |  |  | Y | [5 empty] | 118.98 | 82.39 | [23 empty] | 2.51 | 1.14 | A |  |  | 17.494 | 14.575 | 52.621 | 0.528 | 3.007 | 3.61 | 1795.05 | 0 | 48 | 1327 | 76 | 0 | 0 | 0 | 596 | 0 | 499 | 0 | 0 | 202 | 93 |  |  |  | 0
2022-03-21 | A70343 | 1 | 고탄소 | P-STB3D |  | Si 탈산 | B | 30 | 28 | 53500 | 91.65 | B | B | B |  | 1 | 1 |  | 1520 | 1530 | 6600 |  |  | 6600 | 65 | 12 | 101532 | 1569 | 352 | Y | 51 | 37 | [7 empty] | 김형철 | 2 |  |  | Y |  |  |  | 108.15 | 13-7 | 348.97 | 0 | A |  | 1569 | 3 | 0.16 | 1524 | 1.18 | 74 | 33 | 266 | 4:26 | 30 | 25 | 61 | 0 |  | 0 |  | 400 | AR | 2022-03-21 09:33 | 2022-03-21 10:00 | 27 | 2022-03-21 09:31 | 29 |  |  |  |  | Y |  |  |  | Y | [5 empty] | 121 | 45.28 | [23 empty] | 0.01 | 0 | A | [9 empty] | 0 | 57 | 1334 | 44 | 0 | 0 | 0 | 597 | 0 | 499 | 0 | 0 | 106 | 65
2022-03-21 | B69741 | 2 | 중탄소 | SM45CI |  | Al 탈산 | I | 16 | 85 | 50200 | 92.08 | B | B |  | B | 1 |  | 1 | 1560 | 1584 | 7100 |  |  | 7100 | 69.88 | 8 | 101600 | 1642 |  | INGOT | 44 | 37 | [7 empty] | 임승우 | [5 empty] | Y |  | 108.5 | 12-5 | 225.04 | 0 | A |  | 1637 | 1 | 0.24 | 1570 | 1.44 | 77 |  | 345 | 5:45 | 20 | 21 | 0 | 119 |  | 24.12 | 0 | 0 | AR | 2022-03-21 09:35 |  | 29 | 2022-03-21 09:28 | [5 empty] | Y | [8 empty] | 4 | 12.46 | 0 | [18 empty] | 1 |  |  |  |  | 0.03 | 0.03 | A | [9 empty] | 0 | 0 | 0 | 39 | 0 | 208 | 0 | 1049 | 0 | 560 | 0 | 0 | 260 | 0
2022-03-21 | B69742 | 2 | 고탄소 | P-STB3D |  | Si 탈산 | B | 5 | 30 | 52250 | 95.9 | B | B | B |  | 2 | 1 |  | 1530 | 1532 | 8100 | 0 |  | 8100 | 79.78 | 12 | 101532 | 1569 |  | Y | 54 | 47 |  | Y | A70341 | 07 |  |  |  | 임승우 | 2 |  |  | Y |  |  |  | 107.8 | 13-7 | 286.72 | 0 | A |  | 1569 | 3 | 0.16 | 1534 | 0.88 | 84 | 38 | 237 | 3:57 | 30 | 25 | 62 | 0 |  | 0 |  | 400 | AR | 2022-03-21 10:50 | 2022-03-21 11:07 | 17 | 2022-03-21 10:48 | 19 |  |  |  |  | Y |  |  |  | Y | [5 empty] | 117.9 | 62.43 | [23 empty] | 3.06 | 0 | B |  |  | 17.739 | 16.178 | 49.311 | 0.197 | 2.779 | 3.048 | 1757.49 | 0 | 41 | 1294 | 37 | 0 | 0 | 0 | 800 | 0 | 448 | 0 | 0 | 126 | 69
2022-03-21 | B69743 | 2 | 중탄소 | SM45CB | 연주시작 | Si 탈산 | B | 32 | 54 | 53600 | 111 | B | B |  | B | 1 |  | 1 | 1540 | 1559 | 8700 |  |  | 8700 | 94.11 | 12 | 92444 | 1651 | 360 | Y | 53 | 44 |  |  | B69741 | 03 |  |  |  | 임승우 | 2 | [6 empty] | 112.3 | 13-6 | 0 | 218.29 | A |  | 1637 | 1 | 0.21 | 1576 | 1.29 | 83 | 0 | 391 | 6:31 | 14 | 20 | 0 | 120 | 80 | 37.44 | 0 | 0 | N2 | 2022-03-21 12:03 | 2022-03-21 12:20 | 16 | 2022-03-21 11:47 | 33 |  |  |  |  | N | [7 empty] | 2 | 3 | 0 | 12 | [16 empty] | 1.1 |  |  | 1.76 |  |  |  | 0.13 | 0.13 | A |  |  | 17.473 | 15.022 | 52.173 | 0.184 | 2.985 | 3.473 | 1795.05 | 0 | 0 | 230 | 23 | 0 | 49 | 0 | 1050 | 0 | 304 | 0 | 0 | 235 | 0 |  |  | 4 |  | 1
2022-03-21 | A70344 | 1 | 고탄소 | P-STB3D |  | Si 탈산 | B | 37 | 42 | 51900 | 91.8 | B | B | B |  | 1 | 1 |  | 1520 | 1555 | 5200 |  |  | 5200 | 51.22 | 12 | 101532 | 1571 |  | Y | 41 | 32 | [7 empty] | 김형철 | 2 |  | Y |  |  |  |  | 102.4 | 12-8 | 216.58 | 0 | A |  | 1571 | 3 | 0.16 | 1516 | 1.12 | 66 | 36 | 248 | 4:08 | 30 | 25 | 63 | 0 |  | 0 |  | 460 | AR | 2022-03-21 11:59 | 2022-03-21 12:14 | 14 | 2022-03-21 11:57 | 16 |  |  |  |  | Y |  |  |  | Y | [5 empty] | 273.1 | 227.14 | [23 empty] | 0.04 | 0 | B |  |  | 17.757 | 15.713 | 50.859 | 0.848 | 2.864 | 3.236 | 1772.46 | 0 | 66 | 1346 | 48 | 0 | 0 | 0 | 596 | 0 | 498 | 0 | 0 | 96 | 70 |  |  |  | 0
2022-03-21 | A70345 | 1 | 고탄소 | P-STB3D | TUNDISH교체전 | Si 탈산 | B | 21 | 14 | 53300 | 92.92 | B | B | B |  | 1 | 1 |  | 1520 | 1532 | 6800 |  |  | 6800 | 85.26 | 10 | 79755 | 1557 |  | Y | 51 | 39 | [7 empty] | 박재승 | 2 |  |  | Y |  |  |  | 104.75 | 13-7 | 303.3 | 0 | A |  | 1557 | 3 | 0.16 | 1517 | 1 | 67 | 33 | 248 | 4:08 | 30 | 25 | 64 | 0 |  | 0 |  | 460 | AR | 2022-03-21 13:02 | 2022-03-21 13:17 | 15 | 2022-03-21 13:00 | 17 |  |  |  |  | Y |  |  |  | Y | [5 empty] | 164.25 | 21.46 | [23 empty] | 0.01 | 0 | B | [9 empty] | 0 | 39 | 1301 | 27 | 0 | 0 | 0 | 559 | 0 | 498 | 0 | 0 | 94 | 110
2022-03-21 | B69744 | 2 | 중탄소 | SM45CB |  | Si 탈산 | B | 29 | 30 | 52900 | 82.25 | B | B |  | B | 1 |  | 1 | 1540 | 1584 | 5700 |  |  | 5700 | 57.37 | 12 | 99360 | 1619 |  | Y | 39 | 33 | [7 empty] | 임승우 | 2 |  |  |  |  | Y |  | 100.3 | 12-9 | 0 | 161.45 | A |  | 1612 | 1 | 0.17 | 1555 | 1.47 | 62 | 9 | 279 | 4:39 | 14 | 15 | 0 | 121 |  | 23.66 | 0 | 0 | N2 | 2022-03-21 12:53 | 2022-03-21 13:27 | 34 | 2022-03-21 12:44 | 43 |  |  |  |  | N | [7 empty] | 1 | 4 | 0 | 8.08 | [23 empty] | 0.04 | 0.04 | A | [9 empty] | 0 | 0 | 249 | 24 | 0 | 41 | 0 | 548 | 0 | 0 | 0 | 0 | 166 | 0
2022-03-21 | B69745 | 2 | 중탄소 | SM45CB |  | Si 탈산 | B | 33 | 76 | 50600 | 85.9 | B | B |  | B | 1 |  | 1 | 1540 | 1535 | 6900 |  |  | 6900 | 68.2 | 12 | 101180 | 1618 |  | Y | 41 | 37 | [7 empty] | 임승우 | 2 | [6 empty] | 100.5 | 11-10 | 0 | 160.29 | A |  | 1607 | 1 | 0.2 | 1548 | 1.48 | 55 | 11 | 311 | 5:11 | 14 | 14 | 0 | 122 |  | 42.45 | 0 | 0 | N2 | 2022-03-21 13:57 | 2022-03-21 14:33 | 36 | 2022-03-21 13:44 | 49 |  |  |  |  | N | [7 empty] | 3 | 4.5 | 0 | 15.59 | [23 empty] | 0.01 | 0.01 | A | [9 empty] | 0 | 0 | 0 | 26 | 0 | 41 | 0 | 697 | 0 | 0 | 0 | 0 | 165 | 0
2022-03-21 | A70346 | 1 | 저탄소 | BP-SCM420HT | TUNDISH교체 | Al 탈산 | B | 30 | 29 | 53500 | 84.93 | B | B | B |  | 1 | 1 |  | 1540 | 1569 | 6600 |  |  | 6600 | 78 | 10 | 84610 | 1644 |  | Y | 42 | 34 | [7 empty] | 김형철 | 2 |  |  | Y |  |  |  | 104.55 | 13-3 | 0 | 126.27 | A |  | 1643 | 3 | 0.14 | 1598 | 1.07 | 88 | 25 | 255 | 4:15 | 16 | 21 | 65 | 0 |  | 0 |  | 800 | N2 | 2022-03-21 13:58 | 2022-03-21 14:45 | 47 | 2022-03-21 13:57 | 48 |  |  |  |  | Y |  |  |  | Y | [5 empty] | 0 | 251.98 | [19 empty] | 2.03 |  |  |  | 1.42 | 0 | A | [9 empty] | 940 | 588 | 0 | 711 | 0 | 233 | 0 | 453 | 0 | 99 | 0 | 0 | 0 | 11 |  |  |  | 0 | 1
2022-03-21 | B69746 | 2 | 중탄소 | SM45CB |  | Si 탈산 | B | 16 | 86 | 49150 | 98 | B | C |  | C | 1 |  | 1 | 1540 | 1570 | 5500 |  |  | 5500 | 36.59 | 18 | 150333 | 1613 |  | Y | 39 | 32 | [7 empty] | 임승우 | 2 | [6 empty] | 104.35 | 12-1 | 0 | 172.09 | A |  | 1601 | 1 | 0.2 | 1566 | 1.47 | 73 | 30 | 298 | 4:58 | 14 | 14 | 0 | 123 |  | 29.97 | 0 | 0 | N2 | 2022-03-21 15:10 | 2022-03-21 15:38 | 29 | 2022-03-21 14:46 | 52 |  |  |  |  | N | [7 empty] | 13 | 4 | 0 | 12.25 | [23 empty] | 0.89 | 0.89 | A | [9 empty] | 0 | 0 | 0 | 80 | 0 | 51 | 0 | 950 | 0 | 411 | 0 | 0 | 78 | 61 |  |  | 4
2022-03-21 | A70347 | 1 | 저탄소 | BP-SCM420HT |  | Al 탈산 | B | 5 | 31 | 51500 | 77.68 | B | C | C |  | 1 | 1 |  | 1540 | 1583 | 5600 |  |  | 5600 | 66.19 | 10 | 84610 | 1626 |  | Y | 40 | 28 | [7 empty] | 김형철 | 2 |  | Y |  |  |  |  | 97.3 | 12-5 | 0 | 274.85 | A |  | 1631 | 3 | 0.16 | 1590 | 1.11 | 80 | 28 | 298 | 4:58 | 16 | 19 | 66 | 0 |  | 0 |  | 450 | N2 | 2022-03-21 14:55 | 2022-03-21 15:40 | 45 | 2022-03-21 14:54 | 46 |  |  |  |  | Y |  |  |  | Y | [5 empty] | 0 | 190.44 | [23 empty] | 29.67 | 0 | A | [9 empty] | 772 | 636 | 205 | 39 | 0 | 302 | 0 | 494 | 0 | 400 | 0 | 0 | 0 | 6 |  |  |  | 0
2022-03-21 | B69747 | 2 | 중탄소 | SM45C |  | Si 탈산 | B | 32 | 55 | 52100 | 122.63 | C | C |  | C | 1 |  | 1 | 1540 | 1546 | 7800 |  |  | 7800 | 152.73 | 6 | 51072 | 1630 |  | Y | 57 | 43 | [7 empty] | 추창도 | 2 |  |  |  |  | Y |  | 102.8 | 12-6 | 6.9 | 313.39 | A |  | 1619 | 1 | 0.19 | 1558 | 1.18 | 65 | 35 | 310 | 5:10 | 15 | 21 | 0 | 124 |  | 38.35 | 0 | 0 | N2 | 2022-03-21 16:39 | 2022-03-21 16:46 | 7 | 2022-03-21 16:19 | 27 |  |  |  |  | N | [7 empty] | 2 | 4 | 0 | 12.77 | [23 empty] | 0.1 | 0.1 | A | [9 empty] | 0 | 0 | 272 | 21 | 0 | 36 | 0 | 700 | 0 | 462 | 0 | 0 | 69 | 10 |  |  | 4
2022-03-21 | A70348 | 1 | 저탄소 | BP-SCM420HT |  | Al 탈산 | B | 37 | 43 | 51800 | 91.55 | C | C | C |  | 1 | 1 |  | 1540 | 1539 | 8100 |  |  | 8100 | 79.78 | 12 | 101532 | 1628 |  | Y | 47 | 39 | [7 empty] | 이호남 | 2 |  | Y |  |  |  |  | 106.25 | 13-2 | 0 | 268.63 | A |  | 1615 | 3 | 0.15 | 1581 | 0.79 | 71 | 34 | 269 | 4:29 | 16 | 20 | 67 | 0 |  | 0 |  | 650 | N2 | 2022-03-21 16:11 | 2022-03-21 16:32 | 20 | 2022-03-21 16:10 | 22 |  |  |  |  | Y |  |  |  | Y | [5 empty] | 0 | 240.5 | [23 empty] | 41.98 | 0 | A | [9 empty] | 901 | 670 | 0 | 55 | 0 | 315 | 0 | 499 | 0 | 398 | 0 | 0 | 0 | 25 |  |  |  | 0
2022-03-21 | A70349 | 1 | 저탄소 | BP-SCM420HT |  | Al 탈산 | B | 21 | 15 | 52900 | 78.83 | C | C | C |  | 1 | 1 |  | 1540 | 1567 | 6700 |  |  | 6700 | 65.99 | 12 | 101532 | 1617 |  | Y | 45 | 39 | [7 empty] | 이호남 | 2 |  | N | Y |  |  |  | 111.85 | 14-5 | 0 | 202.61 | A |  | 1623 | 3 | 0.16 | 1586 | 1.16 | 76 | 32 | 320 | 5:20 | 16 | 19 | 68 | 0 |  | 0 |  | 700 | N2 | 2022-03-21 17:00 | 2022-03-21 17:28 | 28 | 2022-03-21 16:59 | 29 |  |  |  |  | Y |  |  |  | Y | [5 empty] | 0 | 176.57 | [23 empty] | 55.55 | 0 | A | [9 empty] | 1347 | 374 | 0 | 67 | 0 | 240 | 0 | 498 | 0 | 398 | 0 | 0 | 0 | 16
2022-03-21 | B69748 | 2 | 중탄소 | SM45C |  | Si 탈산 | B | 29 | 31 | 53000 | 77.95 | C | C |  | C | 1 |  | 1 | 1540 | 1551 | 5700 |  |  | 5700 | 39.77 | 18 | 143314 | 1615 |  | Y | 34 | 29 | [7 empty] | 추창도 | 2 |  |  |  |  | Y |  | 103.9 | 13-2 | 0.01 | 65.36 | A |  | 1600 | 1 | 0.21 | 1544 | 1.41 | 51 | 20 | 306 | 5:06 | 15 | 16 | 0 | 125 | 45 | 32.94 | 0 | 0 | N2 | 2022-03-21 17:32 | 2022-03-21 17:51 | 18 | 2022-03-21 17:22 | 29 |  |  |  |  | N | [7 empty] | 1 | 3.7 | 0 | 8.95 | [23 empty] | 0.06 | 0.06 | A | [9 empty] | 0 | 0 | 722 | 18 | 0 | 42 | 0 | 498 | 0 | 258 | 0 | 0 | 55 | 30
2022-03-21 | A70350 | 1 | 저탄소 | BP-SCM420HT |  | Al 탈산 | B | 30 | 30 | 53600 | 73.02 | C | C | C |  | 1 | 1 |  | 1540 | 1550 | 6500 |  |  | 6500 | 42.68 | 18 | 152298 | 1611 |  | Y | 41 | 33 | [7 empty] | 이호남 | 2 |  |  | Y |  |  |  | 105 | 13-4 | 0.01 | 47.84 | A |  | 1611 | 3 | 0.15 | 1585 | 0.87 | 75 | 31 | 271 | 4:31 | 16 | 18 | 69 | 0 |  | 0 |  | 800 | N2 | 2022-03-21 17:54 | 2022-03-21 18:32 | 38 | 2022-03-21 17:52 | 40 |  |  |  |  | Y |  |  |  | Y | [5 empty] | 0 | 170.85 | [23 empty] | 0.08 | 0 | A | [9 empty] | 902 | 278 | 0 | 210 | 0 | 222 | 0 | 713 | 0 | 552 | 0 | 0 | 96 | 0 |  |  |  | 0
2022-03-21 | B69749 | 2 | 중탄소 | SM45CM1 |  | Al 탈산 | B | 33 | 77 | 50550 | 74.83 | C | C |  | C | 1 |  | 1 | 1540 | 1622 | 3400 |  |  | 3400 | 69.75 | 6 | 48744 | 1630 |  | Y | 33 | 21 | [7 empty] | 추창도 | 2 |  |  |  |  | Y |  |  |  | 0.01 | 113.83 | A |  | 1552 | 1 | 0.22 | 1554 | -0.31 | 62 | 24 | 272 | 4:32 | 15 | 16 | 0 | 126 |  | 94.84 | 0 | 0 | N2 | 2022-03-21 18:30 | 2022-03-21 19:00 | 30 | 2022-03-21 18:20 | 40 |  |  |  |  | N | [7 empty] | 3 | 5 | 0 | 21.58 | [23 empty] | 0.28 | 0.28 | A | [9 empty] | 0 | 0 | 145 | 35 | 0 | 280 | 0 | 503 | 0 | 364 | 0 | 0 | 0 | 55
2022-03-21 | A70351 | 1 | 저탄소 | P-SCM420HT | 유사강종연연주 | Al 탈산 | B | 5 | 32 | 51400 | 76.68 | C | C | C |  | 1 | 1 |  | 1540 | 1559 | 5900 |  |  | 5900 | 114.88 | 6 | 51360 | 1618 |  | Y | 43 | 35 | [7 empty] | 이호남 | 2 |  | Y | [6 empty] | 0 | 297.46 | A |  | 1618 | 3 | 0.15 | 1577 | 1.24 | 67 | 30 | 332 | 5:32 | 20 | 21 | 70 | 0 |  | 0 |  | 700 | N2 | 2022-03-21 19:04 | 2022-03-21 19:31 | 27 | 2022-03-21 19:04 | 27 |  |  |  |  | Y |  |  |  | Y | [5 empty] | 0 | 182.38 | [23 empty] | 7.06 | 0 | A |  |  | 10.054 | 26.055 | 49.569 | 0.088 | 4.93 | 1.902 | 1499.98 | 0 | 443 | 0 | 14 | 0 | 257 | 0 | 696 | 0 | 516 | 0 | 0 | 73 | 9
2022-03-21 | B69750 | 2 | 중탄소 | SM45CM1 |  | Al 탈산 | B | 16 | 87 | 49250 | 82.48 | C | C |  | C | 1 |  | 1 | 1540 | 1558 | 5700 |  |  | 5700 | 57.83 | 12 | 98566 | 1613 |  | Y | 38 | 33 | [7 empty] | 추창도 | 2 |  |  |  |  | Y |  | 102.15 | 11-9 | 1.27 | 218.28 | A |  | 1610 | 1 | 0.19 | 1555 | 1.42 | 63 | 27 | 286 | 4:46 | 15 | 16 | 0 | 127 |  | 45.27 | 0 | 0 | N2 | 2022-03-21 19:40 | 2022-03-21 20:02 | 22 | 2022-03-21 19:32 | 30 |  |  |  |  | N | [7 empty] | 1 | 5 | 0 | 11.4 | [23 empty] | 0.05 | 0.05 | A | [9 empty] | 0 | 0 | 191 | 56 | 0 | 304 | 0 | 750 | 0 | 359 | 0 | 0 | 53 | 51 |  |  | 4
2022-03-21 | A70352 | 1 | 저탄소 | P-SCM420HT |  | Al 탈산 | B | 37 | 44 | 51300 | 80.18 | C | C | C |  | 1 | 1 |  | 1540 | 1570 | 6000 |  |  | 6000 | 58.41 | 12 | 102720 | 1614 |  | Y | 41 | 35 | [7 empty] | 이호남 | 2 |  | Y |  |  |  |  | 107.7 | 13-3 | 0 | 151.6 | A |  | 1613 | 3 | 0.16 | 1581 | 0.82 | 71 | 33 | 314 | 5:14 | 20 | 20 | 71 | 0 |  | 0 |  | 750 | N2 | 2022-03-21 20:16 | 2022-03-21 20:33 | 17 | 2022-03-21 20:16 | 17 |  |  |  |  | Y |  |  |  | Y | [5 empty] | 0 | 237.62 | [23 empty] | 12.27 | 0 | A |  |  | 8.331 | 30.118 | 48.03 | 0.095 | 5.765 | 1.594 | 1467.96 | 0 | 131 | 0 | 51 | 0 | 325 | 0 | 934 | 0 | 674 | 0 | 0 | 124 | 18
2022-03-21 | B69751 | 2 | 중탄소 | SM45CM1 | TUNDISH교체전 | Al 탈산 | B | 32 | 56 | 52400 | 86 | C | C |  | C | 1 |  | 1 | 1540 | 1562 | 4500 |  |  | 4500 | 50.4 | 12 | 89284 | 1624 |  | Y | 41 | 24 | [7 empty] | 추창도 | 2 |  |  |  |  | Y |  | 99.4 | 12-2 | 0 | 129.55 | A |  | 1613 | 1 | 0.18 | 1562 | 1.41 | 70 | 36 | 251 | 4:11 | 15 | 16 | 0 | 128 |  | 44.28 | 0 | 0 | N2 | 2022-03-21 20:47 | 2022-03-21 21:07 | 20 | 2022-03-21 20:35 | 31 |  |  |  |  | N | [7 empty] | 1 | 4 | 0 | 10.33 | [23 empty] | 0.04 | 0.04 | A | [9 empty] | 0 | 0 | 99 | 22 | 0 | 317 | 0 | 504 | 0 | 205 | 0 | 0 | 0 | 43 |  |  | 4
2022-03-21 | A70353 | 1 | 저탄소 | P-SCM420HT |  | Al 탈산 | B | 21 | 16 | 52200 | 79.33 | C | C | C |  | 1 | 1 |  | 1540 | 1546 | 5900 |  |  | 5900 | 68.93 | 10 | 85600 | 1612 |  | Y | 40 | 34 | [7 empty] | 이호남 | 2 | [6 empty] | 94.95 | 12-6 | 0 | 5.67 | A |  | 1616 | 3 | 0.32 | 1579 | 0.97 | 69 | 27 | 364 | 6:04 | 20 | 21 | 72 | 0 |  | 0 |  | 900 | N2 | 2022-03-21 21:17 | 2022-03-21 21:44 | 27 | 2022-03-21 21:16 | 28 |  |  |  |  | Y |  |  |  | Y | [5 empty] | 0 | 217.92 | [23 empty] | 16.31 | 0 | A |  |  | 7.829 | 29.063 | 49.406 | 0.089 | 6.31 | 1.699 | 1444.3 | 0 | 371 | 0 | 14 | 0 | 254 | 0 | 747 | 0 | 554 | 0 | 0 | 94 | 13
2022-03-21 | B69752 | 2 | 중탄소 | SCM440 | TUNDISH교체 | Al 탈산 | B | 29 | 32 | 52900 | 95.85 | C | C |  | C | 1 |  | 1 | 1540 | 1571 | 6900 |  |  | 6900 | 47.91 | 18 | 144018 | 1658 |  | Y | 49 | 35 | [7 empty] | 추창도 | 2 |  |  |  |  | Y |  | 102.9 | 13-1 | 0.07 | 155.88 | A |  | 1653 | 1 | 0.24 | 1584 | 0 | 88 | 36 | 257 | 4:17 | 15 | 17 | 0 | 129 | 80 | 58.33 | 0 | 0 | N2 | 2022-03-21 22:02 | 2022-03-21 22:37 | 35 | 2022-03-21 21:49 | 48 |  |  |  |  | N | [7 empty] | 6 | 3.5 | 0 | 16.98 | [19 empty] | 2.15 |  |  |  | 0.84 | 0.84 | A | [9 empty] | 1322 | 0 | 222 | 52 | 0 | 286 | 0 | 753 | 0 | 411 | 0 | 0 | 0 | 42 |  |  | 6 |  | 1
2022-03-21 | A70354 | 1 | 저탄소 | P-SCM420HT | TUNDISH교체전 | Al 탈산 | B | 30 | 31 | 53800 | 80.97 | C | C | A |  | 1 | 1 |  | 1540 | 1564 | 6300 |  |  | 6300 | 66.57 | 12 | 94639 | 1630 |  | Y | 49 | 41 | [7 empty] | 이호남 | 2 |  | Y |  |  |  |  | 108.85 | 13-8 | 0 | 99.15 | A |  | 1611 | 3 | 0.16 | 1578 | 1 | 68 | 32 | 268 | 4:28 | 20 | 20 | 73 | 0 |  | 0 |  | 999 | N2 | 2022-03-21 22:32 | 2022-03-21 22:46 | 15 | 2022-03-21 22:31 | 15 |  |  |  |  | Y |  |  |  | Y | [5 empty] | 0 | 16.13 | [23 empty] | 70.37 | 0 | A |  |  | 7.585 | 28.942 | 49.358 | 0.105 | 6.507 | 1.705 | 1444.3 | 0 | 730 | 0 | 42 | 0 | 252 | 0 | 750 | 0 | 553 | 0 | 0 | 96 | 4
2022-03-21 | B69753 | 2 | 중탄소 | SCM440-F |  | Al 탈산 | B | 33 | 78 | 50150 | 87.83 | C | A |  | A | 1 |  | 1 | 1540 | 1557 | 6100 |  |  | 6100 | 141.18 | 8 | 43208 | 1619 |  | Y | 42 | 34 | [7 empty] | 추창도 | 2 |  |  |  |  | Y |  | 103.95 | 12-3 | 0 | 261.4 | A |  | 1605 | 1 | 0.27 | 1546 | 0 | 51 | 14 | 264 | 4:24 | 15 | 17 | 0 | 130 | 170 | 116.02 | 0 | 0 | N2 | 2022-03-21 23:03 | 2022-03-21 23:42 | 39 | 2022-03-21 22:52 | 50 |  |  |  |  | N | [7 empty] | 1 | 4 | 0 | 23.54 | [23 empty] | 0.14 | 0.14 | A | [9 empty] | 1266 | 0 | 298 | 45 | 0 | 333 | 0 | 657 | 0 | 209 | 0 | 0 | 0 | 22
2022-03-21 | A70355 | 1 | 중탄소 | SM35CM4 | TUNDISH교체 | Al 탈산 | B | 5 | 33 | 50800 | 73.63 | A | A | A |  | 1 | 1 |  | 1530 | 1581 | 5100 |  |  | 5100 | 50.23 | 12 | 101532 | 1640 |  | Y | 42 | 30 |  |  | A70352 |  |  |  |  | 조관훈 | 2 |  | Y | [6 empty] | 0.01 | 132.09 | A |  | 1636 | 3 | 0.3 | 1595 | 1.32 | 93 | 33 | 325 | 5:25 | 13 | 20 | 74 | 0 |  | 0 |  | 600 | N2 | 2022-03-21 23:26 | 2022-03-22 00:07 | 43 | 2022-03-21 23:25 | 44 |  |  |  |  | N |  |  |  | Y | [5 empty] | 0 | 123.93 | [19 empty] | 1.64 |  |  |  | 76.05 | 0 | A | [9 empty] | 0 | 0 | 149 | 9 | 0 | 227 | 0 | 474 | 0 | 399 | 0 | 0 | 0 | 17 |  |  |  |  | 1
2022-03-21 | B69754 | 2 | 중탄소 | SCM440-F |  | Al 탈산 | B | 16 | 88 | 49450 | 85.42 | A | A |  | A | 1 |  | 1 | 1540 | 1522 | 6900 |  |  | 6900 | 70.98 | 16 | 97204 | 1614 |  | Y | 42 | 38 | [7 empty] | 박용우 | 2 |  |  |  |  | Y |  | 93.75 | 11-1 | 0 | 240.63 | A |  | 1610 | 1 | 0.23 | 1552 | 0 | 57 | 18 | 256 | 4:16 | 15 | 15 | 0 | 131 |  | 79.2 | 0 | 0 | N2 | 2022-03-22 | 2022-03-22 00:42 | 42 | 2022-03-21 23:50 | 52 | [12 empty] | 1 |  | 0 | 15.36 | [23 empty] | 0.12 | 0.12 | A | [9 empty] | 1262 | 0 | 332 | 22 | 0 | 278 | 0 | 504 | 0 | 209 | 0 | 0 | 91 | 26
2022-03-21 | A70356 | 1 | 중탄소 | SM35CM4 |  | Al 탈산 | B | 37 | 45 | 51400 | 63.3 | A | A | A |  | 1 | 1 |  | 1530 | 1532 | 5700 |  |  | 5700 | 74.85 | 9 | 76149 | 1618 |  | Y | 43 | 30 |  |  | A70353 |  |  |  |  | 조관훈 | 2 |  | Y | [6 empty] | 0 | 204.74 | A |  | 1618 | 3 | 0.19 | 1591 | 1.35 | 89 | 35 | 293 | 4:53 | 13 | 13 | 75 | 0 |  | 0 |  | 500 | N2 | 2022-03-22 00:15 | 2022-03-22 01:12 | 57 | 2022-03-22 00:13 | 58 |  |  |  |  | N |  |  |  | Y | [5 empty] | 0 | 91.81 | [23 empty] | 77.05 | 0 | A | [9 empty] | 0 | 0 | 188 | 0 | 0 | 200 | 0 | 497 | 0 | 399 | 0 | 0 | 0 | 17
2022-03-21 | B69755 | 2 | 중탄소 | SCM440-F |  | Al 탈산 | B | 32 | 57 | 52650 | 105.87 | A | A |  | A | 1 |  | 1 | 1540 | 1511 | 7700 |  |  | 7700 | 89.34 | 12 | 86184 | 1633 |  | Y | 48 | 38 | [7 empty] | 박용우 | 2 |  |  |  |  | Y |  |  |  | 0 | 217.82 | A |  | 1622 | 1 | 0.27 | 1555 | 0 | 60 | 32 | 277 | 4:37 | 15 | 17 | 0 | 132 | 222 | 65.89 | 0 | 0 | N2 | 2022-03-22 01:27 | 2022-03-22 01:45 | 18 | 2022-03-22 01:03 | 43 | [14 empty] | 6.95 | 8.43 | [23 empty] | 1.3 | 1.3 | A | [9 empty] | 1217 | 0 | 191 | 54 | 0 | 257 | 0 | 504 | 0 | 414 | 0 | 0 | 57 | 12 |  |  | 6
2022-03-21 | A70357 | 1 | 중탄소 | SM35CM4 |  | Al 탈산 | B | 21 | 17 | 52200 | 80.22 | A | A | A |  | 1 | 1 |  | 1530 | 1539 | 5400 |  |  | 5400 | 63.82 | 10 | 84610 | 1644 |  | Y | 42 | 33 |  |  | A70354 |  |  |  |  | 조관훈 | 2 |  | Y |  |  |  |  | 92.05 | 12-2 | 0 | 212.07 | A |  | 1644 | 3 | 0.19 | 1585 | 1.55 | 83 | 36 | 302 | 5:02 | 13 | 14 | 76 | 0 |  | 0 |  | 400 | N2 | 2022-03-22 01:32 | 2022-03-22 02:20 | 48 | 2022-03-22 01:31 | 48 |  |  |  |  | N |  |  |  | Y | [5 empty] | 0 | 214.65 | [23 empty] | 119.75 | 0 | A | [9 empty] | 0 | 0 | 0 | 38 | 0 | 219 | 0 | 498 | 0 | 400 | 0 | 0 | 0 | 16
2022-03-21 | B69756 | 2 | 중탄소 | SCM440-F |  | Al 탈산 | B | 29 | 33 | 53000 | 110.72 | A | A |  | A | 1 |  | 1 | 1540 | 1523 | 8500 |  |  | 8500 | 83.09 | 12 | 102296 | 1634 |  | Y | 52 | 41 | [13 empty] | Y |  | 108.6 | 13-7 | 0 | 283.24 | A |  | 1622 | 1 | 0.27 | 1551 | 0 | 56 | 28 | 345 | 5:45 | 15 | 21 | 0 | 133 | 88 | 77.34 | 0 | 0 | N2 | 2022-03-22 02:35 | 2022-03-22 02:48 | 13 | 2022-03-22 02:19 | 28 | [14 empty] | 0 | 20.36 | [23 empty] | 1.22 | 1.22 | A | [9 empty] | 1317 | 0 | 332 | 49 | 0 | 305 | 0 | 505 | 0 | 207 | 0 | 0 | 156 | 73 |  |  | 6
2022-03-21 | A70358 | 1 | 중탄소 | SM35CM4 |  | Al 탈산 | B | 30 | 32 | 53800 | 86.63 | A | A | A |  | 1 | 1 |  | 1530 | 1532 | 6500 |  |  | 6500 | 56.24 | 14 | 115571 | 1624 | 350 | Y | 45 | 37 | [7 empty] | 조관훈 | 2 |  |  |  |  | Y |  | 106.2 | 13-4 | 0 | 233.4 | A |  | 1624 | 3 | 0.19 | 1583 | 1.03 | 81 | 37 | 272 | 4:32 | 13 | 14 | 77 | 0 |  | 0 |  | 600 | N2 | 2022-03-22 02:41 | 2022-03-22 03:17 | 36 | 2022-03-22 02:39 | 38 |  |  |  |  | N |  |  |  | Y | [5 empty] | 0 | 207.99 | [23 empty] | 0.01 | 0 | A | [9 empty] | 0 | 0 | 214 | 0 | 0 | 219 | 0 | 498 | 0 | 400 | 0 | 0 | 46 | 24
2022-03-21 | B69757 | 2 | 중탄소 | SCM440 |  | Al 탈산 | B | 33 | 79 | 50750 | 93.98 | A | A |  | A | 1 |  | 1 | 1540 | 1517 | 8000 |  |  | 8000 | 54.13 | 20 | 147792 | 1619 |  | Y | 50 | 44 | [15 empty] | 102.65 | 12-1 | 0 | 296.6 | A |  | 1605 | 1 | 0.25 | 1552 | 0 | 56 | 23 | 278 | 4:38 | 15 | 17 | 0 | 134 |  | 75.03 | 0 | 0 | N2 | 2022-03-22 03:28 | 2022-03-22 03:58 | 30 | 2022-03-22 03:18 | 40 | [12 empty] | 2 |  | 0 | 16.26 | [20 empty] | 0.54 |  |  | 0.22 | 0.22 | A | [9 empty] | 1192 | 0 | 264 | 26 | 0 | 306 | 0 | 1009 | 0 | 366 | 0 | 0 | 100 | 36 |  |  | 6
2022-03-21 | A70359 | 1 | 중탄소 | SM35C | 유사강종연연주 | Al 탈산 | B | 5 | 34 | 51000 | 67.5 | A | A | A |  | 1 | 1 |  | 1530 | 1549 | 4700 |  |  | 4700 | 55.55 | 10 | 84610 | 1620 |  | Y | 41 | 28 | [7 empty] | 조관훈 | 2 |  |  |  |  | Y |  | 94.95 | 12-2 | 0 | 212.49 | A |  | 1620 | 3 | 0.18 | 1575 | 1.67 | 74 | 33 | 388 | 6:28 | 13 | 13 | 78 | 0 |  | 0 |  | 600 | N2 | 2022-03-22 03:37 | 2022-03-22 04:23 | 46 | 2022-03-22 03:37 | 46 |  |  |  |  | N |  |  |  | Y | [5 empty] | 0 | 173.49 | [23 empty] | 1.15 | 0 | A | [9 empty] | 0 | 0 | 101 | 0 | 0 | 210 | 0 | 496 | 0 | 498 | 0 | 0 | 0 | 27
2022-03-21 | B69758 | 2 | 중탄소 | SCM440HF |  | Al 탈산 | B | 16 | 89 | 49300 | 97.5 | A | A |  | A | 1 |  | 1 | 1540 | 1519 | 7900 |  |  | 7900 | 185.62 | 5 | 42560 | 1613 |  | Y | 47 | 42 | [13 empty] | Y |  | 102.9 | 11-10 | 313.58 | 0 | A |  | 1606 | 1 | 0.23 | 1606 | 0 | 113 | 22 | 258 | 4:18 | 18 | 20 | 0 | 135 |  | 39.92 | 0 | 0 | AR | 2022-03-22 04:39 | 2022-03-22 05:06 | 27 | 2022-03-22 04:27 | 39 | [14 empty] | 10.56 | 0 | [20 empty] | 0.74 |  |  | 0 | 0 | A | [9 empty] | 1365 | 0 | 331 | 59 | 0 | 226 | 0 | 499 | 0 | 208 | 0 | 0 | 89 | 51
2022-03-21 | A70360 | 1 | 중탄소 | SM35C |  | Al 탈산 | B | 37 | 46 | 51200 | 69.83 | A | A | A |  | 1 | 1 |  | 1530 | 1551 | 5000 |  |  | 5000 | 49.25 | 12 | 101532 | 1624 | 727 | Y | 41 | 30 | [7 empty] | 조관훈 | 2 | [6 empty] | 101.65 | 12-7 | 0 | 185.19 | A |  | 1624 | 3 | 0.18 | 1588 | 1.33 | 87 | 40 | 260 | 4:20 | 13 | 14 | 79 | 0 |  | 0 |  | 600 | N2 | 2022-03-22 04:39 | 2022-03-22 05:22 | 44 | 2022-03-22 04:37 | 46 |  |  |  |  | N |  |  |  | Y | [5 empty] | 0 | 138.2 | [23 empty] | 143.99 | 0 | A | [9 empty] | 0 | 0 | 195 | 0 | 0 | 162 | 0 | 461 | 0 | 400 | 0 | 0 | 48 | 10
2022-03-21 | B69759 | 2 | 중탄소 | SCM440HF |  | Al 탈산 | B | 32 | 58 | 52300 | 114.92 | A | A |  | A | 1 |  | 1 | 1540 | 1527 | 8400 |  |  | 8400 | 82.24 | 12 | 102144 | 1602 | 722 | Y | 63 | 55 | [13 empty] | Y |  | 106.4 | 12-9 | 272.98 | 0 | A |  | 1596 | 1 | 0.24 | 1542 | 1.2 | 49 | 22 | 358 | 5:58 | 18 | 18 | 0 | 136 |  | 25.61 | 0 | 0 | AR | 2022-03-22 06:01 | 2022-03-22 06:10 | 9 | 2022-03-22 05:54 | 17 |  |  |  |  | N | [8 empty] | 3 | 7.35 | 0 | [20 empty] | 0.6 |  |  | 0 | 0 | B | [9 empty] | 1340 | 0 | 917 | 78 | 0 | 219 | 0 | 808 | 0 | 412 | 0 | 0 | 88 | 39
2022-03-21 | A70361 | 1 | 중탄소 | SM35C |  | Al 탈산 | B | 21 | 18 | 52300 | 75.22 | A | A | A |  | 1 | 1 |  | 1530 | 1587 | 3800 |  |  | 3800 | 37.43 | 12 | 101532 | 1625 |  | Y | 41 | 22 | [15 empty] | 93.3 | 12-4 | 0 | 184.71 | A |  | 1625 | 3 | 0.18 | 1578 | 1.42 | 77 | 35 | 279 | 4:39 | 13 | 13 | 80 | 0 |  | 0 |  | 600 | N2 | 2022-03-22 05:42 | 2022-03-22 06:26 | 44 | 2022-03-22 05:40 | 46 |  |  |  |  | N |  |  |  | Y | [5 empty] | 0 | 216.7 | [23 empty] | 147.33 | 0 | A | [9 empty] | 0 | 0 | 172 | 0 | 0 | 189 | 0 | 496 | 0 | 399 | 0 | 0 | 48 | 9
2022-03-21 | A70362 | 1 | 중탄소 | SM35C |  | Al 탈산 | B | 30 | 33 | 53800 | 79.32 | A | B | B |  | 1 | 1 |  | 1530 | 1555 | 4300 |  |  | 4300 | 46.5 | 12 | 92470 | 1615 |  | Y | 41 | 26 | [15 empty] | 94.9 | 12-2 | 0 | 145.12 | A |  | 1612 | 3 | 0.19 | 1573 | 1.03 | 72 | 28 | 173 | 2:53 | 15 | 14 | 81 | 0 |  | 0 |  | 600 | N2 | 2022-03-22 06:48 | 2022-03-22 07:24 | 36 | 2022-03-22 06:46 | 38 |  |  |  |  | N |  |  |  | Y | [5 empty] | 0 | 236.25 | [23 empty] | 148.7 | 0 | A | [9 empty] | 0 | 0 | 0 | 14 | 0 | 174 | 0 | 498 | 0 | 398 | 0 | 0 | 0 | 23
2022-03-21 | B69760 | 2 | 중탄소 | SCM440HF |  | Al 탈산 | B | 29 | 34 | 52900 | 94.18 | A | B |  | B | 1 |  | 1 | 1540 | 1557 | 7200 |  |  | 7200 | 70.59 | 13 | 101992 | 1617 |  | Y | 44 | 38 | [13 empty] | Y |  | 108.1 | 13-6 | 268.44 | 0 | A |  | 1612 | 1 | 0.23 | 1551 | 1.26 | 58 | 33 | 262 | 4:22 | 18 | 19 | 0 | 137 |  | 25.86 | 0 | 0 | AR | 2022-03-22 07:03 | 2022-03-22 07:19 | 16 | 2022-03-22 06:55 | 24 |  |  |  |  | N | [7 empty] | 1 | 3.5 | 7.77 | 0 | [20 empty] | 0.58 |  |  | 0.06 | 0.06 | A | [9 empty] | 1517 | 0 | 289 | 31 | 0 | 253 | 0 | 760 | 0 | 206 | 0 | 0 | 86 | 24
2022-03-22 | B69761 | 2 | 중탄소 | SCM440HF | 연주종료 | Al 탈산 | B | 33 | 80 | 50450 | 91.5 | B | B |  | B | 1 |  | 1 | 1540 | 1530 | 7600 |  |  | 7600 | 70.25 | 17 | 108185 | 1629 |  | Y | 42 | 37 | [7 empty] | 임승우 | 2 |  |  |  |  | Y |  | 109.85 | 12-8 | 173.67 | 0 | A |  | 1615 | 1 | 0.24 | 1552 | 1.36 | 59 | 31 | 241 | 4:01 | 18 | 22 | 0 | 138 |  | 28.95 | 0 | 0 | AR | 2022-03-22 08:00 | 2022-03-22 08:29 | 29 | 2022-03-22 07:52 | 37 |  |  |  |  | N | [8 empty] | 4.3 | 9.13 | 0 | [20 empty] | 0.63 |  |  | 0.03 | 0.03 | A | [9 empty] | 1285 | 0 | 0 | 35 | 0 | 245 | 0 | 804 | 0 | 206 | 0 | 0 | 69 | 10
2022-03-22 | A70363 | 1 | 중탄소 | SM35C |  | Al 탈산 | B | 5 | 35 | 51700 | 73.77 | B | B | B |  | 1 | 1 |  | 1530 | 1569 | 3500 |  |  | 3500 | 22.98 | 18 | 152298 | 1611 |  | Y | 31 | 21 | [7 empty] | 김형철 | 2 | [6 empty] | 95.55 | 12-2 | 0 | 129.77 | A |  | 1609 | 3 | 0.19 | 1572 | 0.9 | 71 | 28 | 281 | 4:41 | 13 | 13 | 82 | 0 |  | 0 |  | 600 | N2 | 2022-03-22 07:47 | 2022-03-22 08:25 | 37 | 2022-03-22 07:45 | 39 |  |  |  |  | N |  |  |  | Y | [5 empty] | 0 | 257.21 | [23 empty] | 149.92 | 0 | A | [9 empty] | 0 | 0 | 0 | 0 | 0 | 152 | 0 | 497 | 0 | 399 | 0 | 0 | 0 | 14
2022-03-22 | B69762 | 2 | 중탄소 | AE4140W |  | Al 탈산 | I | 37 | 47 | 51800 | 98.55 | B | B |  | B | 1 |  | 1 | 1560 | 1615 | 5700 |  |  | 5700 | 65.14 | 5 | 87500 | 1663 |  | INGOT | 43 | 31 | [7 empty] | 임승우 | [7 empty] | 98.4 | 12-3 | 157.49 | 0 | A |  | 1647 | 1 | 0.34 | 1586 | 1.56 | 91 |  | 524 | 8:44 | 20 | 20 | 0 | 139 |  | 243.81 | 0 | 0 | AR | 2022-03-22 09:10 |  | 29 | 2022-03-22 08:52 | [5 empty] | Y | [7 empty] | 5 | 4.5 | 56.74 | 0 | [18 empty] | 1 |  |  |  |  | 0.29 | 0.29 | B | [9 empty] | 1093 | 0 | 607 | 26 | 0 | 391 | 0 | 598 | 0 | 306 | 0 | 0 | 51 | 20
2022-03-22 | A70364 | 1 | 중탄소 | SM35CM3 | 유사강종연연주 | Si 탈산 | B | 38 | 13 | 53000 | 70.27 | B | B | B |  | 1 | 1 |  | 1530 | 1568 | 5100 |  |  | 5100 | 100.46 | 6 | 50766 | 1630 |  | Y | 42 | 27 | [7 empty] | 김형철 | 2 | [6 empty] | 97.55 | 12-9 | 0 | 180.59 | A |  | 1622 | 3 | 0.18 | 1578 | 1.57 | 77 | 23 | 263 | 4:23 | 16 | 16 | 83 | 0 |  | 0 |  | 600 | N2 | 2022-03-22 08:56 | 2022-03-22 09:23 | 27 | 2022-03-22 08:55 | 29 |  |  |  |  | Y |  |  |  | Y | [5 empty] | 0 | 179.22 | [23 empty] | 151.35 | 0 | A | [9 empty] | 0 | 0 | 0 | 0 | 0 | 199 | 0 | 495 | 0 | 399 | 0 | 0 | 0 | 6
2022-03-22 | A70365 | 1 | 중탄소 | SM35CM3 |  | Si 탈산 | B | 21 | 19 | 53200 | 71.55 | B | B | B |  | 1 | 1 |  | 1530 | 1561 | 4300 |  |  | 4300 | 50.82 | 10 | 84610 | 1603 |  | Y | 42 | 34 | [7 empty] | 김형철 | 2 | [6 empty] | 97.15 | 12-8 | 0 | 205.02 | A |  | 1603 | 3 | 0.18 | 1562 | 1.46 | 61 | 25 | 264 | 4:24 | 16 | 16 | 84 | 0 |  | 0 |  | 600 | N2 | 2022-03-22 10:12 | 2022-03-22 10:27 | 15 | 2022-03-22 10:10 | 17 |  |  |  |  | Y |  |  |  | Y | [5 empty] | 0 | 180.99 | [23 empty] | 0.01 | 0 | A | [9 empty] | 0 | 0 | 0 | 0 | 0 | 235 | 0 | 496 | 0 | 399 | 0 | 0 | 0 | 19 |  |  | 4
2022-03-22 | A70366 | 1 | 중탄소 | SM35CM3 | TUNDISH교체전 | Si 탈산 | B | 30 | 34 | 53700 | 74.38 | B | B | B |  | 1 | 1 |  | 1530 | 1549 | 5200 |  |  | 5200 | 47.84 | 14 | 108707 | 1592 |  | Y | 41 | 29 | [7 empty] | 김형철 | 2 | [6 empty] | 106.5 | 13-4 | 0 | 168.84 | A |  | 1592 | 3 | 0.19 | 1573 | 0.59 | 72 | 31 | 258 | 4:18 | 16 | 16 | 85 | 0 |  | 0 |  | 600 | N2 | 2022-03-22 11:18 | 2022-03-22 11:34 | 16 | 2022-03-22 11:17 | 17 |  |  |  |  | Y |  |  |  | Y | [5 empty] | 0 | 209.23 | [23 empty] | 1.32 | 0 | A | [9 empty] | 0 | 0 | 0 | 9 | 0 | 207 | 0 | 496 | 0 | 396 | 0 | 0 | 0 | 12
2022-03-22 | A70367 | 1 | 고탄소 | AE1055LS | TUNDISH교체 | Al 탈산 | B | 5 | 36 | 51900 | 83.05 | B | B | B |  | 1 | 1 |  | 1520 | 1562 | 5800 |  |  | 5800 | 68.56 | 10 | 84600 | 1617 |  | Y | 40 | 32 | [7 empty] | 김형철 | 2 | [6 empty] | 96.95 | 12-4 | 0 | 180.51 | A |  | 1617 | 3 | 0.15 | 1568 | 1.2 | 84 | 31 | 318 | 5:18 | 25 | 25 | 86 | 0 |  | 0 |  | 600 | N2 | 2022-03-22 12:39 | 2022-03-22 13:12 | 33 | 2022-03-22 12:36 | 36 |  |  |  |  | Y |  |  |  | Y | [5 empty] | 0 | 264.89 | [19 empty] | 1.83 |  |  |  | 0.01 | 0 | A | [9 empty] | 79 | 0 | 888 | 0 | 0 | 181 | 0 | 1042 | 0 | 749 | 0 | 0 | 125 | 4 |  |  |  | 0 | 1
2022-03-22 | A70368 | 1 | 고탄소 | AE1055LS |  | Al 탈산 | B | 38 | 14 | 54000 | 76.6 | B | B | B |  | 1 | 1 |  | 1520 | 1544 | 5200 |  |  | 5200 | 61.47 | 10 | 84600 | 1610 |  | Y | 42 | 31 | [7 empty] | 김형철 | 2 | [6 empty] | 96.75 | 12-8 | 0 | 96.99 | A |  | 1601 | 3 | 0.14 | 1558 | 1.08 | 74 | 31 | 264 | 4:24 | 25 | 25 | 87 | 0 |  | 0 |  | 600 | N2 | 2022-03-22 13:49 | 2022-03-22 14:11 | 22 | 2022-03-22 13:48 | 23 |  |  |  |  | Y |  |  |  | Y | [5 empty] | 0 | 267.34 | [23 empty] | 8.77 | 0 | A | [9 empty] | 66 | 0 | 841 | 0 | 0 | 199 | 0 | 711 | 0 | 550 | 0 | 0 | 69 | 30
2022-03-22 | B69763 | 2 | 고탄소 | AE1055LS |  | Al 탈산 | B | 21 | 20 | 53300 | 108.28 | B | B | C |  | 1 | 1 |  | 1530 | 1527 | 8500 |  |  | 8500 | 83.73 | 12 | 101520 | 1619 |  | Y | 55 | 46 | [7 empty] | 임승우 | 2 | [6 empty] | 101.35 | 13-2 | 0 | 262.2 | A |  | 1602 | 3 | 0.15 | 1561 | 0.89 | 77 | 35 | 277 | 4:37 | 25 | 25 | 88 | 0 |  | 0 |  | 600 | N2 | 2022-03-22 14:38 | 2022-03-22 15:10 | 32 | 2022-03-22 14:36 | 34 |  |  |  |  | Y |  |  |  | Y | [5 empty] | 0 | 294.82 | [23 empty] | 0.05 | 0 | A | [9 empty] | 0 | 0 | 819 | 50 | 0 | 152 | 0 | 1776 | 0 | 514 | 0 | 0 | 480 | 80
2022-03-22 | B69764 | 2 | 중탄소 | SM45CB | 연주시작 | Si 탈산 | B | 32 | 59 | 52300 | 103.72 | C | C |  | C | 1 |  | 1 | 1540 | 1533 | 8700 |  |  | 8700 | 90.17 | 14 | 96489 | 1665 | 365 | Y | 53 | 46 | [7 empty] | 추창도 | 2 |  |  |  |  | Y |  | 96.75 | 11-9 | 0 | 198.45 | A |  | 1649 | 1 | 0.33 | 1587 | 1.41 | 94 | 46 | 480 | 8:00 | 14 | 14 | 0 | 1 |  | 40.12 | 0 | 0 | N2 | 2022-03-22 15:45 | 2022-03-22 16:07 | 21 | 2022-03-22 15:31 | 36 |  |  |  |  | N | [7 empty] | 2 | 4.5 | 0 | 13.97 | 300분 대기래들 온도상향이송 | [18 empty] | 1.49 |  |  |  | 0.18 | 0.18 | A | [9 empty] | 0 | 0 | 609 | 24 | 0 | 41 | 0 | 705 | 0 | 260 | 0 | 0 | 123 | 20 |  |  | 4 |  | 1
2022-03-22 | A70369 | 1 | 고탄소 | AE1055LS |  | Al 탈산 | B | 30 | 35 | 54500 | 85.95 | C | C | C |  | 1 | 1 |  | 1520 | 1549 | 5300 |  |  | 5300 | 62.65 | 10 | 84600 | 1591 |  | Y | 42 | 34 | [7 empty] | 이호남 | 2 |  |  | Y |  |  |  | 99.3 | 12-6 | 0 | 285.61 | A |  | 1594 | 3 | 0.15 | 1546 | 1.09 | 62 | 26 | 325 | 5:25 | 25 | 25 | 89 | 0 |  | 0 |  | 600 | N2 | 2022-03-22 15:51 | 2022-03-22 16:14 | 23 | 2022-03-22 15:50 | 24 |  |  |  |  | Y |  |  |  | Y | [5 empty] | 0 | 283.62 | [23 empty] | 9.79 | 0 | A | [9 empty] | 79 | 0 | 850 | 23 | 0 | 209 | 0 | 967 | 0 | 675 | 0 | 0 | 169 | 10
2022-03-22 | B69765 | 2 | 중탄소 | SM45CB |  | Si 탈산 | B | 29 | 35 | 52000 | 89.2 | C | C |  | C | 1 |  | 1 | 1540 | 1556 | 6200 |  |  | 6200 | 64.92 | 15 | 95496 | 1626 |  | Y | 39 | 34 | [7 empty] | 추창도 | 2 |  |  |  |  | Y |  | 100.2 | 12-7 | 0 | 114.14 | A |  | 1623 | 1 | 0.28 | 1562 | 1.46 | 69 | 33 | 379 | 6:19 | 14 | 14 | 0 | 2 |  | 43.07 | 0 | 0 | N2 | 2022-03-22 16:36 | 2022-03-22 17:09 | 32 | 2022-03-22 16:21 | 48 |  |  |  |  | N | [7 empty] | 2 | 4 | 0 | 12.94 | [23 empty] | 0.09 | 0.09 | A | [9 empty] | 0 | 0 | 690 | 23 | 0 | 48 | 0 | 498 | 0 | 206 | 0 | 0 | 125 | 14
2022-03-22 | A70370 | 1 | 고탄소 | AE1055LS |  | Al 탈산 | B | 5 | 37 | 51500 | 73.57 | C | C | C |  | 1 | 1 |  | 1520 | 1559 | 4600 |  |  | 4600 | 45.31 | 12 | 101520 | 1590 |  | Y | 40 | 31 | [7 empty] | 이호남 | 2 |  | Y |  |  |  |  | 100.15 | 12-7 | 0 | 31.44 | A |  | 1591 | 3 | 0.14 | 1556 | 1.03 | 72 | 31 | 268 | 4:28 | 25 | 25 | 90 | 0 |  | 0 |  | 600 | N2 | 2022-03-22 16:43 | 2022-03-22 17:14 | 31 | 2022-03-22 16:43 | 32 |  |  |  |  | Y |  |  |  | Y | [5 empty] | 0 | 210.02 | [23 empty] | 23.08 | 0 | A | [9 empty] | 61 | 0 | 873 | 0 | 0 | 207 | 0 | 746 | 0 | 553 | 0 | 0 | 170 | 18 |  |  |  | 0
2022-03-22 | B69766 | 2 | 중탄소 | SM45CB |  | Si 탈산 | B | 37 | 48 | 51050 | 73.4 | C | C |  | C | 1 |  | 1 | 1540 | 1549 | 6000 |  |  | 6000 | 65.92 | 12 | 91026 | 1600 |  | Y | 35 | 31 | [7 empty] | 추창도 | 2 |  |  |  |  | Y |  | 100.05 | 12-5 | 0 | 143.54 | A |  | 1607 | 1 | 0.22 | 1557 | 1.52 | 64 | 19 | 310 | 5:10 | 14 | 15 | 0 | 3 |  | 22 | 0 | 0 | N2 | 2022-03-22 17:36 | 2022-03-22 18:14 | 38 | 2022-03-22 17:30 | 44 |  |  |  |  | N | [8 empty] | 4.4 | 0 | 7.48 | [23 empty] | 0 | 0 | A | [9 empty] | 0 | 0 | 683 | 22 | 0 | 46 | 0 | 648 | 0 | 415 | 0 | 0 | 122 | 31
2022-03-22 | A70371 | 1 | 고탄소 | AE1055LS |  | Al 탈산 | B | 38 | 15 | 53200 | 77.42 | C | C | C |  | 1 | 1 |  | 1520 | 1544 | 5300 |  |  | 5300 | 52.21 | 12 | 101520 | 1588 |  | Y | 40 | 29 | [7 empty] | 이호남 | 2 |  | Y |  |  |  |  | 108.2 | 14-1 | 0 | 184.49 | A |  | 1589 | 3 | 0.13 | 1546 | 1.16 | 62 | 25 | 354 | 5:54 | 25 | 26 | 91 | 0 |  | 0 |  | 500 | N2 | 2022-03-22 17:51 | 2022-03-22 18:16 | 25 | 2022-03-22 17:50 | 26 |  |  |  |  | Y |  |  |  | Y | [5 empty] | 0 | 205.55 | [23 empty] | 31.7 | 0 | A | [9 empty] | 63 | 0 | 948 | 25 | 0 | 229 | 0 | 753 | 0 | 554 | 0 | 0 | 95 | 29
2022-03-22 | B69767 | 2 | 중탄소 | SM45CB |  | Si 탈산 | B | 33 | 81 | 50000 | 76.55 | C | C |  | C | 1 |  | 1 | 1540 | 1574 | 5200 |  |  | 5200 | 55.07 | 12 | 94428 | 1614 |  | Y | 36 | 29 | [7 empty] | 추창도 | 2 |  |  |  |  | Y |  | 98 | 11-6 | 0 | 144.7 | A |  | 1599 | 1 | 0.24 | 1559 | 1.18 | 66 | 20 | 292 | 4:52 | 14 | 14 | 0 | 4 |  | 21.71 | 0 | 0 | N2 | 2022-03-22 18:46 | 2022-03-22 19:19 | 33 | 2022-03-22 18:40 | 39 |  |  |  |  | N | [8 empty] | 4 | 0 | 7.85 | [23 empty] | 0 | 0 | A | [9 empty] | 0 | 0 | 461 | 11 | 0 | 45 | 0 | 701 | 0 | 414 | 0 | 0 | 147 | 36
2022-03-22 | A70372 | 1 | 고탄소 | AE1055LS |  | Al 탈산 | B | 21 | 21 | 52900 | 83.4 | C | C | C |  | 1 | 1 |  | 1520 | 1537 | 5500 |  |  | 5500 | 65.01 | 10 | 84600 | 1587 |  | Y | 42 | 29 | [7 empty] | 이호남 | 2 |  | Y |  |  |  |  | 102.1 | 13-3 | 0 | 200.52 | A |  | 1584 | 3 | 0.18 | 1549 | 0.88 | 65 | 22 | 301 | 5:01 | 25 | 25 | 92 | 0 |  | 0 |  | 450 | N2 | 2022-03-22 19:00 | 2022-03-22 19:24 | 24 | 2022-03-22 18:58 | 26 |  |  |  |  | Y |  |  |  | Y | [5 empty] | 0 | 204.15 | [23 empty] | 0 | 0 | A | [9 empty] | 25 | 0 | 845 | 15 | 0 | 229 | 0 | 898 | 0 | 654 | 0 | 0 | 173 | 22
2022-03-22 | B69768 | 2 | 중탄소 | SM45CB |  | Si 탈산 | B | 32 | 60 | 51850 | 76.1 | C | C |  | C | 1 |  | 1 | 1540 | 1583 | 4900 |  |  | 4900 | 32.77 | 19 | 149511 | 1608 |  | Y | 34 | 29 | [7 empty] | 추창도 | 2 |  |  |  |  | Y |  | 98.55 | 12-1 | 0 | 70.37 | A |  | 1606 | 1 | 0.24 | 1557 | 1.35 | 64 | 22 | 303 | 5:03 | 14 | 15 | 0 | 5 |  | 34.45 | 0 | 0 | N2 | 2022-03-22 19:48 | 2022-03-22 20:25 | 37 | 2022-03-22 19:39 | 46 |  |  |  |  | N | [8 empty] | 4 | 0 | 9.44 | [23 empty] | 0.02 | 0.02 | A | [9 empty] | 0 | 0 | 700 | 12 | 0 | 45 | 0 | 497 | 0 | 332 | 0 | 0 | 124 | 17
2022-03-22 | A70373 | 1 | 고탄소 | AE1055LS |  | Al 탈산 | B | 30 | 36 | 54000 | 80.57 | C | C | C |  | 1 | 1 |  | 1520 | 1546 | 5500 |  |  | 5500 | 54.18 | 12 | 101520 | 1593 |  | Y | 40 | 29 | [7 empty] | 이호남 | 2 |  | Y |  |  |  |  | 105.65 | 13-3 | 0 | 233.77 | A |  | 1585 | 3 | 0.17 | 1547 | 0.97 | 63 | 25 | 363 | 6:03 | 25 | 25 | 93 | 0 |  | 0 |  | 450 | N2 | 2022-03-22 20:09 | 2022-03-22 20:27 | 18 | 2022-03-22 20:07 | 20 |  |  |  |  | Y |  |  |  | Y | [5 empty] | 0 | 195.69 | [23 empty] | 0.21 | 0 | A | [9 empty] | 130 | 0 | 955 | 0 | 0 | 230 | 0 | 748 | 0 | 553 | 0 | 0 | 192 | 22
2022-03-22 | B69769 | 2 | 중탄소 | SM45C |  | Si 탈산 | B | 29 | 36 | 52050 | 80.13 | C | C |  | C | 1 |  | 1 | 1540 | 1587 | 5100 |  |  | 5100 | 119.51 | 6 | 42674 | 1615 |  | Y | 35 | 32 | [7 empty] | 추창도 | 2 |  |  |  |  | Y |  | 103.45 | 13-1 | 0.01 | 101.47 | A |  | 1606 | 1 | 0.28 | 1548 | 1.37 | 55 | 22 | 269 | 4:29 | 15 | 16 | 0 | 6 |  | 38.61 | 0 | 0 | N2 | 2022-03-22 20:57 | 2022-03-22 21:30 | 33 | 2022-03-22 20:47 | 43 |  |  |  |  | N | [7 empty] | 2 | 4 | 0 | 11.54 | [23 empty] | 0.17 | 0.17 | A | [9 empty] | 0 | 0 | 670 | 14 | 0 | 32 | 0 | 700 | 0 | 412 | 0 | 0 | 122 | 32
2022-03-22 | A70374 | 1 | 고탄소 | AE1055LS |  | Al 탈산 | B | 5 | 38 | 51500 | 80.33 | C | C | C |  | 1 | 1 |  | 1520 | 1541 | 5300 |  |  | 5300 | 62.65 | 10 | 84600 | 1589 |  | Y | 40 | 28 | [7 empty] | 이호남 | 2 |  | Y | [6 empty] | 0 | 228.34 | A |  | 1585 | 3 | 0.15 | 1547 | 1 | 63 | 27 | 280 | 4:40 | 25 | 25 | 94 | 0 |  | 0 |  | 600 | N2 | 2022-03-22 21:14 | 2022-03-22 21:31 | 16 | 2022-03-22 21:12 | 19 |  |  |  |  | Y |  |  |  | Y | [5 empty] | 0 | 234.56 | [23 empty] | 0.01 | 0 | A | [9 empty] | 78 | 0 | 874 | 28 | 0 | 219 | 0 | 746 | 0 | 555 | 0 | 0 | 191 | 31
2022-03-22 | B69770 | 2 | 중탄소 | SM45C |  | Si 탈산 | B | 37 | 49 | 51550 | 81.45 | C | C |  | C | 1 |  | 1 | 1540 | 1553 | 5900 |  |  | 5900 | 53.74 | 14 | 109786 | 1596 |  | Y | 37 | 32 | [7 empty] | 추창도 | 2 |  |  |  |  | Y |  | 102.15 | 12-6 | 0 | 106.54 | A |  | 1601 | 1 | 0.21 | 1550 | 0 | 57 | 21 | 292 | 4:52 | 15 | 15 | 0 | 7 | 55 | 32.89 | 0 | 0 | N2 | 2022-03-22 22:02 | 2022-03-22 22:37 | 36 | 2022-03-22 21:50 | 47 |  |  |  |  | N | [7 empty] | 1 | 4 | 0 | 9.45 | [23 empty] | 0.11 | 0.11 | A | [9 empty] | 0 | 0 | 669 | 0 | 0 | 38 | 0 | 698 | 0 | 481 | 0 | 0 | 125 | 27 |  |  | 2
2022-03-22 | A70375 | 1 | 고탄소 | AE1055LS |  | Al 탈산 | B | 38 | 16 | 53200 | 81.67 | C | C | A |  | 1 | 1 |  | 1520 | 1551 | 5200 |  |  | 5200 | 51.22 | 12 | 101520 | 1592 |  | Y | 40 | 31 | [7 empty] | 이호남 | 2 |  | Y |  |  |  |  | 103.55 | 13-5 | 0 | 191.02 | A |  | 1592 | 3 | 0.14 | 1552 | 1 | 68 | 28 | 433 | 7:13 | 25 | 25 | 95 | 0 |  | 0 |  | 600 | N2 | 2022-03-22 22:18 | 2022-03-22 22:41 | 23 | 2022-03-22 22:16 | 25 |  |  |  |  | Y |  |  |  | Y | [5 empty] | 0 | 260.38 | [23 empty] | 0.09 | 0 | B | [9 empty] | 80 | 0 | 875 | 20 | 0 | 221 | 0 | 746 | 0 | 549 | 0 | 0 | 180 | 15
2022-03-22 | B69771 | 2 | 중탄소 | SM45C |  | Si 탈산 | B | 33 | 82 | 50100 | 85.02 | C | A |  | A | 1 |  | 1 | 1540 | 1515 | 7400 |  |  | 7400 | 75.34 | 12 | 98216 | 1599 |  | Y | 42 | 37 | [7 empty] | 추창도 | 2 |  |  |  |  | Y |  | 99.5 | 11-8 | 0 | 111.33 | A |  | 1603 | 1 | 0.2 | 1542 | 0 | 49 | 18 | 284 | 4:44 | 15 | 15 | 0 | 8 | 66 | 42.22 | 0 | 0 | N2 | 2022-03-22 23:17 | 2022-03-22 23:42 | 25 | 2022-03-22 23:07 | 35 |  |  |  |  | N | [7 empty] | 1 | 4.5 | 0 | 10.31 | [23 empty] | 0.12 | 0.12 | A | [9 empty] | 0 | 0 | 457 | 61 | 0 | 39 | 0 | 502 | 0 | 206 | 0 | 0 | 124 | 55 |  |  | 4
2022-03-22 | A70376 | 1 | 고탄소 | AE1055LS |  | Al 탈산 | B | 21 | 22 | 53100 | 87.03 | A | A | A |  | 1 | 1 |  | 1520 | 1543 | 5700 |  |  | 5700 | 56.15 | 12 | 101520 | 1598 |  | Y | 46 | 34 | [7 empty] | 이호남 | 2 |  | Y |  |  |  |  | 105.15 | 13-6 | 0 | 241.38 | A |  | 1598 | 3 | 0.15 | 1558 | 1 | 74 | 23 | 279 | 4:39 | 25 | 26 | 96 | 0 |  | 0 |  | 600 | N2 | 2022-03-22 23:29 | 2022-03-22 23:58 | 29 | 2022-03-22 23:27 | 32 |  |  |  |  | Y |  |  |  | Y | [5 empty] | 0 | 255.71 | [23 empty] | 0.03 | 0 | A | [9 empty] | 43 | 0 | 880 | 0 | 0 | 164 | 0 | 570 | 0 | 398 | 0 | 0 | 77 | 29
2022-03-22 | B69772 | 2 | 중탄소 | SM45C |  | Si 탈산 | B | 32 | 61 | 52050 | 82.92 | A | A |  | A | 1 |  | 1 | 1540 | 1527 | 6600 |  |  | 6600 | 69.22 | 14 | 95354 | 1621 |  | Y | 38 | 34 | [13 empty] | Y |  | 100.55 | 12-2 | 0 | 97.4 | A |  | 1615 | 1 | 0.23 | 1560 | 1.34 | 67 | 30 | 391 | 6:31 | 15 | 15 | 0 | 9 |  | 53.08 | 0 | 0 | N2 | 2022-03-23 00:22 | 2022-03-23 00:46 | 23 | 2022-03-23 00:12 | 34 |  |  |  |  | N | [7 empty] | 4 | 4 | 0 | 14.06 | [23 empty] | 0.61 | 0.61 | A | [9 empty] | 0 | 0 | 473 | 15 | 0 | 43 | 0 | 499 | 0 | 206 | 0 | 0 | 125 | 20
2022-03-22 | A70377 | 1 | 고탄소 | AE1055LS |  | Al 탈산 | B | 30 | 37 | 53600 | 78.13 | A | A | A |  | 1 | 1 |  | 1520 | 1536 | 5800 |  |  | 5800 | 57.13 | 12 | 101520 | 1602 |  | Y | 45 | 34 |  |  | A70374 |  |  |  |  | 조관훈 | 2 |  | Y |  |  |  |  | 107.1 | 13-4 | 0 | 221.97 | A |  | 1602 | 3 | 0.15 | 1555 | 1.42 | 71 | 26 | 375 | 6:15 | 25 | 25 | 97 | 0 |  | 0 |  | 600 | N2 | 2022-03-23 00:22 | 2022-03-23 01:06 | 44 | 2022-03-23 00:22 | 45 |  |  |  |  | Y |  |  |  | Y | [5 empty] | 0 | 218.32 | [23 empty] | 1.11 | 0 | A | [9 empty] | 30 | 0 | 893 | 0 | 0 | 154 | 0 | 842 | 0 | 641 | 0 | 0 | 144 | 12
2022-03-22 | B69773 | 2 | 중탄소 | SM45C |  | Si 탈산 | B | 29 | 37 | 51950 | 81.2 | A | A |  | A | 1 |  | 1 | 1540 | 1550 | 6000 |  |  | 6000 | 57.81 | 14 | 103783 | 1617 |  | Y | 35 | 32 | [13 empty] | Y |  |  |  | 0 | 210.68 | A |  | 1606 | 1 | 0.24 | 1551 | 1.41 | 58 | 24 | 302 | 5:02 | 15 | 15 | 0 | 10 | 44 | 35.24 | 0 | 0 | N2 | 2022-03-23 01:21 | 2022-03-23 01:51 | 31 | 2022-03-23 01:06 | 45 |  |  |  |  | N | [7 empty] | 6 | 3.5 | 0 | 9.14 | [23 empty] | 0.52 | 0.52 | A | [9 empty] | 0 | 0 | 480 | 21 | 0 | 43 | 0 | 496 | 0 | 493 | 0 | 0 | 110 | 55 |  |  | 4
2022-03-22 | A70378 | 1 | 고탄소 | AE1055LS |  | Al 탈산 | B | 5 | 39 | 51400 | 85.05 | A | A | A |  | 1 | 1 |  | 1520 | 1555 | 5700 |  |  | 5700 | 56.15 | 12 | 101520 | 1596 | 362 | Y | 41 | 37 |  |  | A70375 |  |  |  |  | 조관훈 | 2 |  | Y |  |  |  |  | 108.3 | 13-5 | 0 | 262.92 | A |  | 1596 | 3 | 0.13 | 1553 | 1 | 69 | 26 | 345 | 5:45 | 25 | 25 | 98 | 0 |  | 0 |  | 500 | N2 | 2022-03-23 01:39 | 2022-03-23 02:14 | 35 | 2022-03-23 01:38 | 37 |  |  |  |  | Y |  |  |  | Y | [5 empty] | 0 | 242.51 | [23 empty] | 12.2 | 0 | B | [9 empty] | 95 | 0 | 930 | 0 | 0 | 208 | 0 | 844 | 0 | 547 | 0 | 0 | 146 | 0
2022-03-22 | B69774 | 2 | 중탄소 | SM45C |  | Si 탈산 | B | 37 | 50 | 50950 | 86.85 | A | A |  | A | 1 |  | 1 | 1540 | 1550 | 6200 |  |  | 6200 | 64.02 | 12 | 96840 | 1620 |  | Y | 39 | 37 | [13 empty] | Y |  | 104.25 | 12-8 | 0 | 128.42 | A |  | 1607 | 1 | 0.23 | 1552 | 1.31 | 59 | 28 | 342 | 5:42 | 15 | 15 | 0 | 11 |  | 43.28 | 0 | 0 | N2 | 2022-03-23 02:31 | 2022-03-23 02:58 | 28 | 2022-03-23 02:18 | 40 | [12 empty] | 3 |  | 0 | 11.21 | [23 empty] | 0.42 | 0.42 | A | [9 empty] | 0 | 0 | 480 | 38 | 0 | 44 | 0 | 602 | 0 | 360 | 0 | 0 | 155 | 52
2022-03-22 | A70379 | 1 | 고탄소 | AE1055LS |  | Al 탈산 | B | 38 | 17 | 52300 | 90.78 | A | A | A |  | 1 | 1 |  | 1520 | 1557 | 6100 |  |  | 6100 | 60.09 | 12 | 101520 | 1591 |  | Y | 46 | 36 |  |  | A70376 |  |  |  |  | 조관훈 | 2 |  |  | Y |  |  |  | 109.55 | 14-2 | 0 | 206.71 | A |  | 1591 | 3 | 0.14 | 1558 | 0.73 | 74 | 30 | 288 | 4:48 | 25 | 25 | 99 | 0 |  | 0 |  | 500 | N2 | 2022-03-23 02:44 | 2022-03-23 03:22 | 38 | 2022-03-23 02:44 | 38 |  |  |  |  | Y |  |  |  | Y | [5 empty] | 0 | 16.88 | [23 empty] | 13.53 | 0 | A | [9 empty] | 85 | 0 | 956 | 0 | 0 | 152 | 0 | 912 | 0 | 697 | 0 | 0 | 163 | 44
2022-03-22 | B69775 | 2 | 중탄소 | SM45C |  | Si 탈산 | B | 33 | 83 | 49900 | 88.1 | A | A |  | A | 1 |  | 1 | 1540 | 1534 | 6800 |  |  | 6800 | 70.73 | 13 | 96144 | 1617 |  | Y | 41 | 37 | [13 empty] | Y |  | 98.5 | 11-7 | 0 | 225.7 | A |  | 1607 | 1 | 0.21 | 1553 | 1.23 | 60 | 27 | 292 | 4:52 | 15 | 15 | 0 | 12 |  | 59.46 | 0 | 0 | N2 | 2022-03-23 03:30 | 2022-03-23 04:05 | 35 | 2022-03-23 03:18 | 47 | [14 empty] | 0 | 13.2 | [23 empty] | 0.54 | 0.54 | A | [9 empty] | 0 | 0 | 304 | 0 | 0 | 42 | 0 | 499 | 0 | 306 | 0 | 0 | 126 | 10
2022-03-22 | A70380 | 1 | 고탄소 | AE1055LS |  | Al 탈산 | B | 21 | 23 | 52200 | 95.75 | A | A | A |  | 1 | 1 |  | 1520 | 1584 | 5300 |  |  | 5300 | 52.21 | 12 | 101520 | 1608 |  | Y | 44 | 32 |  |  | A70377 |  |  |  |  | 조관훈 | 2 |  |  | Y |  |  |  | 101.9 | 13-2 | 0 | 228.06 | A |  | 1608 | 3 | 0.15 | 1561 | 0.92 | 77 | 36 | 327 | 5:27 | 25 | 25 | 100 | 0 |  | 0 |  | 700 | N2 | 2022-03-23 03:48 | 2022-03-23 04:30 | 41 | 2022-03-23 03:48 | 42 |  |  |  |  | Y |  |  |  | Y | [5 empty] | 0 | 327.32 | [23 empty] | 15.61 | 0 | A | [9 empty] | 62 | 0 | 906 | 0 | 0 | 163 | 0 | 1081 | 0 | 698 | 0 | 0 | 144 | 20
2022-03-22 | B69776 | 2 | 중탄소 | SM45C |  | Si 탈산 | B | 32 | 62 | 51850 | 83.2 | A | A |  | A | 1 |  | 1 | 1540 | 1544 | 6100 |  |  | 6100 | 64.86 | 14 | 94054 | 1619 |  | Y | 37 | 34 | [13 empty] | Y |  | 98.15 | 11-10 | 0 | 227.57 | A |  | 1609 | 1 | 0.24 | 1552 | 1.47 | 59 | 25 | 321 | 5:21 | 15 | 15 | 0 | 13 |  | 62.48 | 0 | 0 | N2 | 2022-03-23 04:35 | 2022-03-23 05:09 | 34 | 2022-03-23 04:23 | 46 | [12 empty] | 6 |  | 0 | 13.72 | [23 empty] | 0.82 | 0.82 | A | [9 empty] | 0 | 0 | 495 | 20 | 0 | 46 | 0 | 498 | 0 | 305 | 0 | 0 | 148 | 55 |  |  | 4
2022-03-22 | A70381 | 1 | 고탄소 | AE1055LS |  | Al 탈산 | B | 30 | 38 | 53800 | 102.72 | A | A | A |  | 1 | 1 |  | 1520 | 1536 | 6900 |  |  | 6900 | 67.97 | 12 | 101520 | 1612 |  | Y | 46 | 38 | [11 empty] | Y |  |  |  | 105.65 | 13-2 | 0 | 235.02 | A |  | 1594 | 3 | 0.14 | 1552 | 0.75 | 68 | 32 | 288 | 4:48 | 25 | 26 | 101 | 0 |  | 0 |  | 600 | N2 | 2022-03-23 04:58 | 2022-03-23 05:33 | 35 | 2022-03-23 04:57 | 36 |  |  |  |  | Y |  |  |  | Y | [5 empty] | 0 | 356.62 | [23 empty] | 228.59 | 0 | A | [9 empty] | 71 | 0 | 910 | 0 | 0 | 201 | 0 | 1140 | 0 | 746 | 0 | 0 | 166 | 29
2022-03-22 | B69777 | 2 | 중탄소 | SM45C |  | Si 탈산 | B | 29 | 38 | 51900 | 84.13 | A | A |  | A | 1 |  | 1 | 1540 | 1532 | 6900 |  |  | 6900 | 75.11 | 12 | 91860 | 1615 |  | Y | 41 | 37 | [13 empty] | Y |  | 99.5 | 12-6 | 0 | 227.45 | A |  | 1605 | 1 | 0.21 | 1548 | 1.29 | 55 | 26 | 283 | 4:43 | 15 | 16 | 0 | 14 | 66 | 41.91 | 0 | 0 | N2 | 2022-03-23 05:40 | 2022-03-23 06:10 | 30 | 2022-03-23 05:31 | 39 | [14 empty] | 0 | 10.52 | [23 empty] | 0.04 | 0.04 | A | [9 empty] | 0 | 0 | 497 | 20 | 0 | 45 | 0 | 498 | 0 | 202 | 0 | 0 | 146 | 40
2022-03-22 | A70382 | 1 | 고탄소 | AE1055LS |  | Al 탈산 | B | 5 | 40 | 51200 | 105.4 | A | A | B |  | 1 | 1 |  | 1520 | 1539 | 7200 |  |  | 7200 | 85.11 | 10 | 84600 | 1625 |  | Y | 47 | 37 | [11 empty] | Y |  |  |  | 99.75 | 12-6 | 0 | 271.77 | A |  | 1597 | 3 | 0.15 | 1567 | 0.53 | 83 | 41 | 347 | 5:47 | 25 | 25 | 102 | 0 |  | 0 |  | 600 | N2 | 2022-03-23 06:11 | 2022-03-23 06:39 | 28 | 2022-03-23 06:08 | 30 |  |  |  |  | Y |  |  |  | Y | [5 empty] | 0 | 361.99 | [23 empty] | 0 | 0 | A | [9 empty] | 15 | 0 | 814 | 0 | 0 | 164 | 0 | 1041 | 0 | 688 | 0 | 0 | 167 | 14
2022-03-22 | B69778 | 2 | 중탄소 | SM45CB |  | Si 탈산 | B | 37 | 51 | 50750 | 91.47 | A | A |  | B | 1 |  | 1 | 1540 | 1553 | 6600 |  |  | 6600 | 67.11 | 13 | 98343 | 1635 |  | Y | 42 | 36 | [13 empty] | Y |  | 102.25 | 12-6 | 2.01 | 236.21 | A |  | 1623 | 1 | 0.19 | 1561 | 1.59 | 68 | 37 | 290 | 4:50 | 14 | 15 | 0 | 15 |  | 39.37 | 0 | 0 | N2 | 2022-03-23 06:48 | 2022-03-23 07:14 | 26 | 2022-03-23 06:30 | 44 |  |  |  |  | N | [7 empty] | 4 | 4.5 | 0 | 10.52 | [23 empty] | 0.21 | 0.21 | A | [9 empty] | 0 | 0 | 461 | 20 | 0 | 38 | 0 | 705 | 0 | 310 | 0 | 0 | 147 | 49
2022-03-22 | A70383 | 1 | 고탄소 | AE1055LS |  | Al 탈산 | B | 38 | 18 | 53200 | 89.7 | A | B | B |  | 1 | 1 |  | 1520 | 1535 | 6000 |  |  | 6000 | 59.1 | 12 | 101520 | 1601 |  | Y | 48 | 32 | [11 empty] | Y |  |  |  | 106.9 | 13-9 | 0.01 | 167.71 | A |  | 1590 | 3 | 0.14 | 1552 | 0.93 | 68 | 23 | 232 | 3:52 | 25 | 26 | 103 | 0 |  | 0 |  | 600 | N2 | 2022-03-23 06:56 | 2022-03-23 07:41 | 45 | 2022-03-23 06:55 | 46 |  |  |  |  | Y |  |  |  | Y | [5 empty] | 0 | 265.56 | [23 empty] | 15.58 | 0 | A | [9 empty] | 16 | 0 | 861 | 24 | 0 | 181 | 0 | 1119 | 0 | 793 | 0 | 0 | 151 | 43
2022-03-23 | B69779 | 2 | 중탄소 | SM45CB |  | Si 탈산 | B | 33 | 84 | 49650 | 78 | B | B |  | B | 1 |  | 1 | 1540 | 1551 | 5500 |  |  | 5500 | 58.93 | 11 | 93335 | 1612 |  | Y | 38 | 30 | [7 empty] | 임승우 | 2 | [6 empty] | 99.05 | 11-7 | 0 | 142.54 | A |  | 1597 | 1 | 0.18 | 1553 | 1.22 | 60 | 29 | 323 | 5:23 | 14 | 15 | 0 | 16 |  | 14.04 | 0 | 0 | N2 | 2022-03-23 07:38 | 2022-03-23 08:15 | 37 | 2022-03-23 07:31 | 44 |  |  |  |  | N | [8 empty] | 4.5 | 0 | 7.98 | [23 empty] | 0 | 0 | A | [9 empty] | 0 | 0 | 212 | 0 | 0 | 47 | 0 | 702 | 0 | 415 | 0 | 0 | 171 | 0
2022-03-23 | A70384 | 1 | 고탄소 | AE1055LS |  | Al 탈산 | B | 21 | 24 | 52400 | 101.7 | B | B | B |  | 1 | 1 |  | 1520 | 1576 | 5100 |  |  | 5100 | 50.24 | 12 | 101520 | 1598 |  | Y | 43 | 31 | [7 empty] | 김형철 | 2 |  |  | Y |  |  |  | 101.25 | 13-1 | 0 | 154.52 | A |  | 1598 | 3 | 0.14 | 1552 | 0.81 | 68 | 29 | 389 | 6:29 | 25 | 25 | 104 | 0 |  | 0 |  | 600 | N2 | 2022-03-23 08:09 | 2022-03-23 08:47 | 39 | 2022-03-23 08:07 | 41 |  |  |  |  | Y |  |  |  | Y | [5 empty] | 0 | 361.79 | [23 empty] | 0.11 | 0 | A | [9 empty] | 62 | 0 | 819 | 0 | 0 | 155 | 0 | 1077 | 0 | 817 | 0 | 0 | 104 | 34
2022-03-23 | B69780 | 2 | 중탄소 | SM45CB |  | Si 탈산 | B | 32 | 63 | 52300 | 78.35 | B | B |  | B | 1 |  | 1 | 1540 | 1574 | 5100 |  |  | 5100 | 54.64 | 11 | 93335 | 1609 |  | Y | 39 | 34 | [7 empty] | 임승우 | 2 | [6 empty] | 102.3 | 12-4 | 0 | 77.08 | A |  | 1603 | 1 | 0.18 | 1557 | 1.25 | 64 | 32 | 320 | 5:20 | 14 | 15 | 0 | 17 | 40 | 27.79 | 0 | 0 | N2 | 2022-03-23 08:43 | 2022-03-23 09:16 | 32 | 2022-03-23 08:36 | 40 |  |  |  |  | N | [7 empty] | 1 | 4 | 0 | 8.3 | [23 empty] | 0.05 | 0.05 | A | [9 empty] | 0 | 0 | 198 | 25 | 0 | 48 | 0 | 859 | 0 | 107 | 0 | 0 | 182 | 0
2022-03-23 | A70385 | 1 | 고탄소 | AE1055LS | TUNDISH교체전 | Al 탈산 | B | 30 | 39 | 53800 | 83.98 | B | B | B |  | 1 | 1 |  | 1520 | 1555 | 4700 |  |  | 4700 | 58.99 | 10 | 79675 | 1596 |  | Y | 41 | 29 | [7 empty] | 박재승 | 2 |  | Y |  |  |  |  | 102.45 | 12-9 | 0 | 266.27 | A |  | 1596 | 3 | 0.14 | 1549 | 1.12 | 65 | 26 | 293 | 4:53 | 25 | 25 | 105 | 0 |  | 0 |  | 600 | N2 | 2022-03-23 09:24 | 2022-03-23 09:49 | 25 | 2022-03-23 09:23 | 26 |  |  |  |  | Y |  |  |  | Y | [5 empty] | 0 | 271.5 | [23 empty] | 1.53 | 0 | A | [9 empty] | 88 | 0 | 902 | 0 | 0 | 206 | 0 | 497 | 0 | 398 | 0 | 0 | 0 | 52
2022-03-23 | B69781 | 2 | 중탄소 | SM45CB |  | Si 탈산 | B | 29 | 39 | 51550 | 76.23 | B | B |  | B | 1 |  | 1 | 1540 | 1570 | 5000 |  |  | 5000 | 34.94 | 17 | 143105 | 1612 |  | Y | 38 | 30 | [7 empty] | 임승우 | 2 | [8 empty] | 0 | 42.35 | A |  | 1601 | 1 | 0.17 | 1552 | 1.58 | 59 | 25 | 267 | 4:27 | 14 | 16 | 0 | 18 |  | 31.73 | 0 | 0 | N2 | 2022-03-23 09:48 | 2022-03-23 10:18 | 29 | 2022-03-23 09:41 | 37 | [14 empty] | 0 | 7.83 | [23 empty] | 0 | 0 | A | [9 empty] | 0 | 0 | 227 | 20 | 0 | 48 | 0 | 946 | 0 | 208 | 0 | 0 | 182 | 10
2022-03-23 | A70386 | 1 | 고탄소 | AE1055LS | TUNDISH교체 | Al 탈산 | B | 5 | 41 | 51400 | 82.9 | B | B | B |  | 1 | 1 |  | 1520 | 1545 | 6400 |  |  | 6400 | 75.65 | 10 | 84600 | 1615 |  | Y | 41 | 34 | [7 empty] | 김형철 | 2 |  | Y |  |  |  |  | 100.95 | 12-7 | 0 | 243.89 | A |  | 1615 | 3 | 0.14 | 1580 | 0.85 | 96 | 39 | 338 | 5:38 | 25 | 25 | 106 | 0 |  | 0 |  | 600 | N2 | 2022-03-23 10:28 | 2022-03-23 11:12 | 44 | 2022-03-23 10:27 | 45 |  |  |  |  | Y |  |  |  | Y | [5 empty] | 0 | 264.7 | [19 empty] | 1.48 |  |  |  | 2.84 | 0 | A | [9 empty] | 75 | 0 | 879 | 14 | 0 | 193 | 0 | 497 | 0 | 396 | 0 | 0 | 0 | 46 |  |  |  | 0 | 1
2022-03-23 | B69782 | 2 | 중탄소 | SM45CR2 |  | Si 탈산 | B | 37 | 52 | 50650 | 96.05 | B | B |  | B | 1 |  | 1 | 1540 | 1562 | 5700 |  |  | 5700 | 133.56 | 6 | 42678 | 1626 |  | Y | 39 | 30 | [7 empty] | 임승우 | 2 | [6 empty] | 102.05 | 12-6 | 0 | 124 | A |  | 1611 | 1 | 0.47 | 1550 | 1.74 | 56 | 24 | 505 | 8:25 | 15 | 15 | 0 | 19 | 30 | 42.65 | 0 | 0 | N2 | 2022-03-23 11:09 | 2022-03-23 11:19 | 10 | 2022-03-23 10:43 | 36 |  |  |  |  | Y | [7 empty] | 18 | 4 | 0 | 12.82 | [23 empty] | 0.25 | 0.25 | B | [9 empty] | 103 | 0 | 304 | 46 | 0 | 0 | 0 | 695 | 0 | 0 | 0 | 0 | 153 | 17
2022-03-23 | A70387 | 1 | 고탄소 | AE1055LS |  | Al 탈산 | B | 38 | 19 | 52800 | 74.37 | B | B | B |  | 1 | 1 |  | 1520 | 1520 | 6200 |  |  | 6200 | 61.07 | 12 | 101520 | 1598 |  | Y | 42 | 31 | [7 empty] | 김형철 | 2 |  | Y |  |  |  |  | 101.9 | 13-3 | 0 | 165.97 | A |  | 1598 | 3 | 0.14 | 1555 | 1.19 | 71 | 27 | 255 | 4:15 | 25 | 25 | 107 | 0 |  | 0 |  | 600 | N2 | 2022-03-23 11:33 | 2022-03-23 12:11 | 38 | 2022-03-23 11:31 | 39 |  |  |  |  | Y |  |  |  | Y | [5 empty] | 0 | 232.53 | [23 empty] | 4.13 | 0 | A | [9 empty] | 82 | 0 | 884 | 0 | 0 | 204 | 0 | 651 | 0 | 491 | 0 | 0 | 0 | 96
2022-03-23 | B69783 | 2 | 중탄소 | SM45CR2 | TUNDISH교체전 | Si 탈산 | B | 33 | 85 | 49750 | 91.08 | B | B |  | B | 1 |  | 1 | 1540 | 1578 | 6000 |  |  | 6000 | 52.85 | 17 | 113538 | 1632 |  | Y | 42 | 32 | [7 empty] | 임승우 | 2 | [8 empty] | 0.01 | 95.69 | A |  | 1615 | 1 | 0.2 | 1558 | 1.6 | 64 | 30 | 362 | 6:02 | 15 | 16 | 0 | 20 |  | 30.61 | 0 | 0 | N2 | 2022-03-23 12:09 | 2022-03-23 12:21 | 13 | 2022-03-23 11:49 | 32 |  |  |  |  | Y | [7 empty] | 12 | 4 | 0 | 9.91 | [23 empty] | 0.93 | 0.93 | A | [9 empty] | 109 | 0 | 316 | 39 | 0 | 0 | 0 | 552 | 0 | 0 | 0 | 0 | 158 | 0
2022-03-23 | A70388 | 1 | 고탄소 | AE1055LS |  | Al 탈산 | B | 21 | 25 | 52400 | 93.42 | B | B | B |  | 1 | 1 |  | 1520 | 1523 | 6100 |  |  | 6100 | 60.09 | 12 | 101520 | 1585 | 360 | Y | 41 | 32 | [7 empty] | 김형철 | 2 |  | Y | [6 empty] | 0 | 183.87 | A |  | 1585 | 3 | 0.13 | 1549 | 0.84 | 65 | 27 | 284 | 4:44 | 25 | 25 | 108 | 0 |  | 0 |  | 600 | N2 | 2022-03-23 12:58 | 2022-03-23 13:11 | 12 | 2022-03-23 12:49 | 22 |  |  |  |  | Y |  |  |  | Y | [5 empty] | 0 | 470.45 | [23 empty] | 0.03 | 0 | A | [9 empty] | 147 | 0 | 1115 | 14 | 0 | 164 | 0 | 720 | 0 | 764 | 0 | 0 | 0 | 48
2022-03-23 | B69784 | 2 | 중탄소 | AE15B34M | TUNDISH교체 | Si 탈산 | B | 32 | 64 | 51150 | 95.83 | B | B |  | B | 1 |  | 1 | 1540 | 1549 | 8500 |  |  | 8500 | 92.1 | 12 | 92286 | 1660 |  | Y | 46 | 40 | [7 empty] | 임승우 | 2 |  |  |  |  | N |  | 105.05 | 12-6 | 235.64 | 0 | A |  | 1655 | 1 | 0.25 | 1583 | 1.69 | 86 | 37 | 267 | 4:27 | 15 | 20 | 0 | 21 |  | 40.01 | 0 | 0 | AR | 2022-03-23 13:14 | 2022-03-23 13:53 | 38 | 2022-03-23 13:00 | 52 |  |  |  |  | N | [7 empty] | 5 | 4 | 11.56 | 0 | [19 empty] | 1.61 |  |  |  | 0.21 | 0.21 | A | [9 empty] | 151 | 10 | 180 | 58 | 0 | 40 | 0 | 679 | 0 | 0 | 0 | 0 | 111 | 5 |  |  | 4 |  | 1
2022-03-23 | A70389 | 1 | 고탄소 | AE1055LS |  | Al 탈산 | B | 30 | 40 | 53800 | 78.82 | B | B | B |  | 1 | 1 |  | 1520 | 1564 | 4300 |  |  | 4300 | 50.83 | 10 | 84600 | 1602 | 350 | Y | 41 | 33 | [7 empty] | 김형철 | 2 |  | Y |  |  |  |  | 99.95 | 12-6 | 0 | 174.55 | A |  | 1602 | 3 | 0.14 | 1557 | 1.18 | 73 | 23 | 284 | 4:44 | 25 | 25 | 109 | 0 |  | 0 |  | 600 | N2 | 2022-03-23 13:45 | 2022-03-23 14:12 | 27 | 2022-03-23 13:45 | 27 |  |  |  |  | Y |  |  |  | Y | [5 empty] | 0 | 245.73 | [23 empty] | 0.95 | 0 | A | [9 empty] | 50 | 0 | 856 | 0 | 0 | 200 | 0 | 499 | 0 | 400 | 0 | 0 | 0 | 46
2022-03-23 | B69785 | 2 | 중탄소 | AE15B34M |  | Si 탈산 | B | 29 | 40 | 51550 | 92.07 | B | B |  | D | 1 |  | 1 | 1540 | 1540 | 7800 |  |  | 7800 | 79.5 | 12 | 98112 | 1626 |  | Y | 47 | 41 |  |  | B68782 | 03 |  |  |  | 임승우 | 2 |  | Y |  |  |  |  | 103.85 | 12-10 | 149.25 | 0 | A |  | 1624 | 1 | 0.24 | 1562 | 1.72 | 65 | 31 | 267 | 4:27 | 15 | 16 | 0 | 22 |  | 29.29 | 0 | 0 | AR | 2022-03-23 14:35 | 2022-03-23 14:58 | 22 | 2022-03-23 14:22 | 36 |  |  |  |  | N | [7 empty] | 4 | 4 | 8.9 | 0 | [23 empty] | 0.29 | 0.29 | A | [9 empty] | 200 | 0 | 248 | 56 | 0 | 45 | 0 | 897 | 0 | 208 | 0 | 0 | 137 | 45 |  |  | 4
2022-03-23 | A70390 | 1 | 고탄소 | AE1055LS |  | Al 탈산 | B | 5 | 42 | 51400 | 86.83 | B | D | D |  | 1 | 1 |  | 1520 | 1580 | 4100 |  |  | 4100 | 40.39 | 12 | 101520 | 1600 | 356 | Y | 40 | 24 | [7 empty] | 김형철 | 2 |  | Y |  |  |  |  | 102.95 | 12-9 | 0 | 60.39 | A |  | 1600 | 3 | 0.14 | 1550 | 1.06 | 66 | 33 | 343 | 5:43 | 25 | 25 | 110 | 0 |  | 0 |  | 600 | N2 | 2022-03-23 14:55 | 2022-03-23 15:11 | 16 | 2022-03-23 14:55 | 16 |  |  |  |  | Y |  |  |  | Y | [5 empty] | 0 | 301.1 | [23 empty] | 2.4 | 0 | A | [9 empty] | 80 | 0 | 924 | 0 | 0 | 236 | 0 | 597 | 0 | 399 | 0 | 0 | 0 | 72 |  |  |  | 0
2022-03-23 | B69786 | 2 | 중탄소 | AE15B34M |  | Si 탈산 | B | 37 | 53 | 50700 | 84.92 | D | D |  | D | 1 |  | 1 | 1540 | 1524 | 7200 |  |  | 7200 | 73.39 | 12 | 98112 | 1619 | 735 | Y | 40 | 37 |  |  | B69783 | 03 |  |  |  | 임승우 | 2 |  | Y |  |  | Y |  | 100.4 | 12-4 | 63.27 | 0 | A |  | 1608 | 1 | 0.24 | 1553 | 1.32 | 56 | 27 | 251 | 4:11 | 15 | 16 | 0 | 23 |  | 34.15 | 0 | 0 | AR | 2022-03-23 15:47 | 2022-03-23 16:06 | 19 | 2022-03-23 15:35 | 31 |  |  |  |  | N | [7 empty] | 3 | 4.5 | 19.29 | 0 | [23 empty] | 0.24 | 0.24 | A | [9 empty] | 180 | 0 | 1110 | 43 | 0 | 47 | 0 | 846 | 0 | 0 | 0 | 0 | 205 | 10 |  |  | 4
2022-03-23 | A70391 | 1 | 고탄소 | AE1055LS |  | Al 탈산 | B | 38 | 20 | 52900 | 74.25 | D | D | D |  | 1 | 1 |  | 1520 | 1526 | 6100 |  |  | 6100 | 72.1 | 10 | 84600 | 1592 |  | Y | 41 | 31 | [7 empty] | 김덕진 | 2 |  | Y |  |  |  |  | 105.2 | 13-6 | 0 | 33.85 | A |  | 1592 | 3 | 0.14 | 1554 | 1.12 | 70 | 34 | 263 | 4:23 | 25 | 25 | 111 | 0 |  | 0 |  | 600 | N2 | 2022-03-23 15:51 | 2022-03-23 16:15 | 24 | 2022-03-23 15:51 | 24 |  |  |  |  | Y |  |  |  | Y | [5 empty] | 0 | 222.53 | [23 empty] | 3.55 | 0 | B | [9 empty] | 47 | 0 | 874 | 0 | 0 | 159 | 0 | 601 | 0 | 513 | 0 | 0 | 137 | 49
2022-03-23 | B69787 | 2 | 중탄소 | AE15B34M | 잔강최소화전 | Si 탈산 | B | 33 | 86 | 49800 | 82.63 | D | D |  | D | 1 |  | 1 | 1540 | 1559 | 6200 |  |  | 6200 | 57.25 | 14 | 108296 | 1614 |  | Y | 45 | 32 |  |  | B69783 | 05 |  |  |  | 김규완 | 2 |  | Y |  |  | Y |  | 101.3 | 11-9 | 44.52 | 0 | A |  | 1608 | 1 | 0.2 | 1549 | 1.85 | 52 | 22 | 240 | 4:00 | 15 | 17 | 0 | 24 |  | 65.09 | 0 | 0 | AR | 2022-03-23 16:47 | 2022-03-23 17:12 | 24 | 2022-03-23 16:37 | 35 |  |  |  |  | N | [7 empty] | 3 | 4.5 | 33.31 | 0.86 | [23 empty] | 0.19 | 0.19 | A | [9 empty] | 216 | 0 | 1591 | 43 | 0 | 52 | 0 | 698 | 0 | 206 | 0 | 0 | 78 | 8 |  |  | 4
2022-03-23 | A70392 | 1 | 고탄소 | AE1055LS |  | Al 탈산 | B | 21 | 26 | 52100 | 78.48 | D | D | D |  | 1 | 1 |  | 1520 | 1556 | 4700 |  |  | 4700 | 92.59 | 6 | 50760 | 1588 |  | Y | 42 | 24 | [7 empty] | 김덕진 | 2 |  | Y |  |  |  |  | 104.15 | 13-4 | 0 | 182.69 | A |  | 1588 | 3 | 0.14 | 1542 | 1.28 | 58 | 30 | 402 | 6:42 | 25 | 25 | 112 | 0 |  | 0 |  | 600 | N2 | 2022-03-23 17:03 | 2022-03-23 17:12 | 9 | 2022-03-23 17:02 | 10 |  |  |  |  | Y |  |  |  | Y | [5 empty] | 0 | 235.96 | [23 empty] | 5.02 | 0 | A | [9 empty] | 35 | 0 | 881 | 0 | 0 | 154 | 0 | 641 | 0 | 607 | 0 | 0 | 174 | 53
2022-03-23 | B69788 | 2 | 중탄소 | AE15B35C | 잔강최소화 | Si 탈산 | B | 32 | 65 | 50900 | 88.62 | D | D |  | D | 1 |  | 1 | 1540 | 1554 | 7200 |  |  | 7200 | 75.05 | 12 | 95939 | 1614 |  | Y | 40 | 36 | [7 empty] | 김규완 | 2 |  |  |  |  | Y |  | 100.8 | 12-2 | 82.92 | 0 | A |  | 1616 | 1 | 0.25 | 1560 | 1.25 | 62 | 15 | 220 | 3:40 | 15 | 16 | 0 | 25 |  | 28.47 | 0 | 0 | AR | 2022-03-23 17:54 | 2022-03-23 18:34 | 40 | 2022-03-23 17:42 | 52 |  |  |  |  | N | [7 empty] | 3 | 4 | 7.25 | 0 | [23 empty] | 0.17 | 0.17 | A | [9 empty] | 538 | 0 | 1461 | 35 | 0 | 196 | 0 | 702 | 0 | 209 | 0 | 0 | 78 | 17 |  |  | 4
2022-03-23 | A70393 | 1 | 고탄소 | AE1055LS |  | Al 탈산 | B | 30 | 41 | 53900 | 78.88 | D | D | D |  | 1 | 1 |  | 1520 | 1573 | 3800 |  |  | 3800 | 56.15 | 8 | 67680 | 1600 |  | Y | 40 | 25 | [7 empty] | 김덕진 | 2 |  | Y |  |  |  |  | 102.55 | 12-9 | 0.01 | 53.82 | A |  | 1600 | 3 | 0.13 | 1555 | 1.15 | 71 | 32 | 262 | 4:22 | 25 | 25 | 113 | 0 |  | 0 |  | 400 | N2 | 2022-03-23 18:04 | 2022-03-23 18:12 | 8 | 2022-03-23 18:04 | 8 |  |  |  |  | Y |  |  |  | Y | [5 empty] | 0 | 232.84 | [23 empty] | 23.25 | 5.93 | A | [9 empty] | 16 | 0 | 839 | 38 | 0 | 195 | 0 | 596 | 0 | 499 | 0 | 0 | 95 | 33
2022-03-23 | B69789 | 2 | 중탄소 | AE15B35C |  | Si 탈산 | B | 29 | 41 | 51700 | 82.08 | D | D |  | D | 1 |  | 1 | 1540 | 1569 | 6500 |  |  | 6500 | 46 | 20 | 141296 | 1622 |  | Y | 40 | 35 | [7 empty] | 김규완 | 2 | [6 empty] | 99 | 12-5 | 78.9 | 0 | A |  | 1620 | 1 | 0.28 | 1561 | 1.42 | 63 | 28 | 219 | 3:39 | 15 | 16 | 0 | 26 |  | 53.76 | 0 | 0 | AR | 2022-03-23 18:52 | 2022-03-23 19:36 | 44 | 2022-03-23 18:42 | 54 |  |  |  |  | N | [7 empty] | 3 | 4 | 12.7 | 0 | [23 empty] | 0.23 | 0.23 | A | [9 empty] | 588 | 0 | 1513 | 25 | 0 | 55 | 0 | 703 | 0 | 203 | 0 | 0 | 79 | 0
2022-03-23 | A70394 | 1 | 고탄소 | AE1055LS |  | Al 탈산 | B | 5 | 43 | 51500 | 91.82 | D | D | D |  | 1 | 1 |  | 1520 | 1576 | 5100 |  |  | 5100 | 60.28 | 10 | 84600 | 1600 |  | Y | 47 | 29 | A70391 클로깅으로 약 25톤 내려와 합탕 | [6 empty] | 김덕진 | 2 |  | Y |  |  |  |  | 106.5 | 13-2 | 0.19 | 26.87 | A |  | 1600 | 3 | 0.14 | 1564 | 0.84 | 80 | 35 | 321 | 5:21 | 25 | 25 | 114 | 0 |  | 0 |  | 500 | N2 | 2022-03-23 19:11 | 2022-03-23 19:44 | 33 | 2022-03-23 19:08 | 36 |  |  |  |  | Y |  |  |  | Y | [5 empty] | 0 | 243.04 | [23 empty] | 0 | 0 | A | [9 empty] | 0 | 0 | 721 | 0 | 0 | 182 | 0 | 596 | 0 | 500 | 0 | 0 | 51 | 36
2022-03-23 | B69790 | 2 | 중탄소 | AE15B35C2 |  | Si 탈산 | B | 37 | 54 | 50150 | 101.57 | D | D |  | D | 1 |  | 1 | 1540 | 1516 | 7400 |  |  | 7400 | 169.53 | 6 | 43650 | 1626 |  | Y | 58 | 38 |  |  | A70392 | 15 |  |  |  | 김규완 | 2 |  |  | Y |  | Y |  | 98.45 | 12-2 | 161.81 | 0 | A |  | 1618 | 1 | 0.26 | 1560 | 1.44 | 62 | 33 | 193 | 3:13 | 15 | 16 | 0 | 27 |  | 62.45 | 0 | 0 | AR | 2022-03-23 20:06 | 2022-03-23 20:40 | 34 | 2022-03-23 19:57 | 43 |  |  |  |  | Y | [8 empty] | 4.5 | 10.17 | 7.21 | [23 empty] | 0.15 | 0.15 | A | [9 empty] | 498 | 0 | 1157 | 145 | 0 | 52 | 0 | 702 | 0 | 206 | 0 | 0 | 0 | 0
2022-03-23 | A70395 | 1 | 고탄소 | AE1055LS |  | Al 탈산 | B | 38 | 21 | 52800 | 90.48 | D | D | D |  | 1 | 1 |  | 1520 | 1558 | 4500 |  |  | 4500 | 44.33 | 12 | 101520 | 1599 |  | Y | 40 | 24 | A70392 약 65톤 내려와 합탕(A70395 55톤/B69790 10톤)/(클로깅) | [6 empty] | 김덕진 | 2 |  | Y |  |  |  |  | 103.3 | 13-4 | 0.01 | 120.06 | A |  | 1599 | 3 | 0.13 | 1558 | 0.85 | 74 | 37 | 304 | 5:04 | 25 | 25 | 115 | 0 |  | 0 |  | 500 | N2 | 2022-03-23 20:24 | 2022-03-23 20:53 | 29 | 2022-03-23 20:21 | 32 |  |  |  |  | Y |  |  |  | Y | [5 empty] | 0 | 272.4 | [23 empty] | 0 | 0 | B | [9 empty] | 31 | 0 | 487 | 10 | 0 | 142 | 0 | 398 | 0 | 296 | 0 | 0 | 0 | 30
2022-03-23 | B69791 | 2 | 중탄소 | AE15B35C2 |  | Si 탈산 | B | 33 | 87 | 49650 | 89.72 | D | D |  | D | 1 |  | 1 | 1540 | 1548 | 7900 |  |  | 7900 | 71.3 | 14 | 110807 | 1609 | 362 | Y | 45 | 42 | [7 empty] | 김규완 | 2 |  |  |  |  | Y |  |  |  | 127.97 | 0 | A |  | 1615 | 1 | 0.26 | 1563 | 1.29 | 65 | 29 | 220 | 3:40 | 15 | 17 | 0 | 28 |  | 58.18 | 0 | 0 | AR | 2022-03-23 21:22 | 2022-03-23 21:44 | 22 | 2022-03-23 21:12 | 32 |  |  |  |  | Y | [8 empty] | 4 | 13.83 | 0 | [23 empty] | 0.2 | 0.2 | A | [9 empty] | 758 | 0 | 1709 | 0 | 0 | 53 | 0 | 702 | 0 | 207 | 0 | 0 | 80 | 7
2022-03-23 | A70396 | 1 | 고탄소 | AE1055LS |  | Al 탈산 | B | 21 | 27 | 52500 | 89.13 | D | D | D |  | 1 | 1 |  | 1520 | 1582 | 4100 |  |  | 4100 | 40.39 | 12 | 101520 | 1603 |  | Y | 42 | 25 | A70393 약 30톤 내려와 합탕(클로깅) | [6 empty] | 김덕진 | 2 |  |  | Y |  |  |  | 108.65 | 13-8 | 0 | 46.86 | A |  | 1603 | 3 | 0.13 | 1559 | 0.98 | 75 | 34 | 275 | 4:35 | 25 | 25 | 116 | 0 |  | 0 |  | 500 | N2 | 2022-03-23 21:24 | 2022-03-23 21:52 | 28 | 2022-03-23 21:22 | 31 |  |  |  |  | Y |  |  |  | Y | [5 empty] | 0 | 255.91 | [23 empty] | 0.01 | 0 | A | [9 empty] | 88 | 0 | 914 | 0 | 0 | 198 | 0 | 498 | 0 | 395 | 0 | 0 | 74 | 15
2022-03-23 | B69792 | 2 | 중탄소 | AE15B35C2 |  | Si 탈산 | B | 32 | 66 | 51450 | 80.2 | D | D |  | A | 1 |  | 1 | 1540 | 1574 | 6300 |  |  | 6300 | 66.57 | 12 | 94632 | 1623 |  | Y | 37 | 33 | [7 empty] | 김규완 | 2 | [6 empty] | 97.85 | 11-9 | 91.82 | 0 | A |  | 1619 | 1 | 0.27 | 1560 | 1.44 | 62 | 26 | 250 | 4:10 | 15 | 16 | 0 | 29 |  | 52.48 | 0 | 0 | AR | 2022-03-23 22:16 | 2022-03-23 22:54 | 38 | 2022-03-23 22:05 | 49 |  |  |  |  | Y | [7 empty] | 3 | 4 | 13.37 | 0 | [23 empty] | 0.17 | 0.17 | A | [9 empty] | 615 | 0 | 1521 | 0 | 0 | 41 | 0 | 704 | 0 | 207 | 0 | 0 | 79 | 0
2022-03-23 | A70397 | 1 | 고탄소 | AE1055LS |  | Al 탈산 | B | 30 | 42 | 52500 | 74.02 | D | D | A |  | 1 | 1 |  | 1520 | 1541 | 4900 |  |  | 4900 | 57.92 | 10 | 84600 | 1605 |  | Y | 40 | 25 | [7 empty] | 김덕진 | 2 |  | Y |  |  | N |  |  |  | 0 | 84.91 | A |  | 1605 | 3 | 0.13 | 1559 | 1.39 | 75 | 31 | 295 | 4:55 | 25 | 25 | 117 | 0 |  | 0 |  | 610 | N2 | 2022-03-23 22:25 | 2022-03-23 23:01 | 36 | 2022-03-23 22:23 | 38 |  |  |  |  | Y |  |  |  | Y | [5 empty] | 0 | 216.42 | [23 empty] | 1.21 | 3.95 | A | [9 empty] | 58 | 0 | 848 | 0 | 0 | 179 | 0 | 496 | 0 | 399 | 0 | 0 | 74 | 39
2022-03-23 | B69793 | 2 | 중탄소 | AE15B35C2 |  | Si 탈산 | B | 29 | 42 | 51300 | 85.22 | D | A |  | A | 1 |  | 1 | 1540 | 1540 | 7500 |  |  | 7500 | 67.93 | 14 | 110404 | 1621 |  | Y | 42 | 39 | [7 empty] | 이기호 | 2 | [8 empty] | 254.56 | 0 | A |  | 1616 | 1 | 0.29 | 1563 | 1.41 | 65 | 29 | 191 | 3:11 | 15 | 16 | 0 | 30 |  | 75.47 | 0 | 0 | AR | 2022-03-23 23:22 | 2022-03-23 23:58 | 36 | 2022-03-23 23:11 | 47 | [12 empty] | 3 |  | 16.13 | 0 | [23 empty] | 0.2 | 0.2 | A | [9 empty] | 678 | 0 | 1151 | 0 | 0 | 49 | 0 | 504 | 0 | 209 | 0 | 0 | 39 | 19 |  |  | 4
2022-03-23 | A70398 | 1 | 고탄소 | AE1055LS |  | Al 탈산 | B | 5 | 44 | 50900 | 81.9 | A | A | A |  | 1 | 1 |  | 1520 | 1550 | 5200 |  |  | 5200 | 51.22 | 12 | 101520 | 1600 |  | Y | 42 | 30 | [7 empty] | 조관훈 | 2 |  | Y | [6 empty] | 0 | 213.05 | A |  | 1600 | 3 | 0.13 | 1553 | 1.24 | 69 | 33 | 327 | 5:27 | 25 | 26 | 118 | 0 |  | 0 |  | 610 | N2 | 2022-03-23 23:36 | 2022-03-24 00:02 | 26 | 2022-03-23 23:34 | 28 |  |  |  |  | Y |  |  |  | Y | [5 empty] | 0 | 249.08 | [23 empty] | 0.01 | 0 | A | [9 empty] | 81 | 0 | 900 | 0 | 0 | 223 | 0 | 984 | 0 | 594 | 0 | 0 | 145 | 15
2022-03-23 | B69794 | 2 | 중탄소 | AE15B35C2 | TUNDISH교체전 | Si 탈산 | B | 37 | 55 | 50600 | 88.8 | A | A |  | A | 1 |  | 1 | 1540 | 1522 | 8200 |  |  | 8200 | 83.8 | 14 | 97853 | 1630 |  | Y | 45 | 41 | [7 empty] | 박용우 | 2 | [6 empty] | 103.6 | 12-7 | 223.76 | 0 | A |  | 1625 | 1 | 0.3 | 1568 | 1.48 | 70 | 36 | 257 | 4:17 | 15 | 16 | 0 | 31 |  | 52.52 | 0 | 0 | AR | 2022-03-24 00:31 | 2022-03-24 01:03 | 32 | 2022-03-24 00:20 | 43 | [12 empty] | 3 |  | 15.72 | 0 | [23 empty] | 0.17 | 0.17 | A | [9 empty] | 727 | 0 | 759 | 54 | 0 | 48 | 0 | 499 | 0 | 415 | 0 | 0 | 52 | 21
2022-03-23 | A70399 | 1 | 고탄소 | AE1055LS |  | Al 탈산 | B | 38 | 22 | 52700 | 79.27 | A | A | A |  | 1 | 1 |  | 1520 | 1543 | 5600 |  |  | 5600 | 55.16 | 12 | 101520 | 1594 |  | Y | 42 | 34 |  |  | A70396 |  |  |  |  | 조관훈 | 2 |  | Y |  |  |  |  | 106.1 | 13-7 | 2.07 | 188.87 | A |  | 1594 | 3 | 0.13 | 1548 | 1.31 | 64 | 30 | 265 | 4:25 | 25 | 25 | 119 | 0 |  | 0 |  | 610 | N2 | 2022-03-24 00:49 | 2022-03-24 01:07 | 18 | 2022-03-24 00:47 | 20 |  |  |  |  | Y |  |  |  | Y | [5 empty] | 0 | 233.23 | [23 empty] | 1.46 | 0 | A | [9 empty] | 57 | 0 | 793 | 0 | 0 | 227 | 0 | 1041 | 0 | 745 | 0 | 0 | 177 | 44
2022-03-23 | B69795 | 2 | 저탄소 | SM20C | TUNDISH교체 | Al 탈산 | B | 33 | 88 | 50200 | 89.15 | A | A |  | A | 1 |  | 1 | 1555 | 1515 | 8400 |  |  | 8400 | 93.04 | 11 | 90288 | 1673 |  | Y | 43 | 41 | [7 empty] | 박용우 | 2 | [6 empty] | 101.5 | 11-9 | 0 | 211.09 | A |  | 1666 | 1 | 0.22 | 1603 | 1.56 | 89 | 32 | 309 | 5:09 | 15 | 18 | 0 | 32 |  | 54.8 | 0 | 0 | N2 | 2022-03-24 01:39 | 2022-03-24 02:36 | 57 | 2022-03-24 01:29 | 67 | [12 empty] | 4 |  | 0 | 14.56 | [19 empty] | 2.34 |  |  |  | 0.45 | 0.45 | A | [9 empty] | 0 | 0 | 278 | 0 | 0 | 345 | 0 | 499 | 0 | 206 | 0 | 0 | 49 | 0 |  |  | 6 |  | 1
2022-03-23 | A70400 | 1 | 고탄소 | AE1055LS |  | Al 탈산 | B | 21 | 28 | 52300 | 79.35 | A | A | A |  | 1 | 1 |  | 1520 | 1545 | 5500 |  |  | 5500 | 65.01 | 10 | 84600 | 1604 |  | Y | 42 | 31 |  |  | A70397 |  |  |  |  | 조관훈 | 2 |  | Y |  |  |  |  | 103.7 | 13-3 | 0.01 | 129.74 | A |  | 1604 | 3 | 0.14 | 1555 | 1.36 | 71 | 34 | 321 | 5:21 | 25 | 25 | 120 | 0 |  | 0 |  | 610 | N2 | 2022-03-24 01:45 | 2022-03-24 02:08 | 23 | 2022-03-24 01:43 | 25 |  |  |  |  | Y |  |  |  | Y | [5 empty] | 0 | 237.1 | [23 empty] | 2.63 | 0 | A | [9 empty] | 62 | 0 | 899 | 0 | 0 | 222 | 0 | 740 | 0 | 544 | 0 | 0 | 144 | 49
2022-03-23 | A70401 | 1 | 고탄소 | AE1055LS |  | Al 탈산 | B | 30 | 43 | 53300 | 84.47 | A | A | A |  | 1 | 1 |  | 1520 | 1547 | 5200 |  |  | 5200 | 68.3 | 9 | 76140 | 1601 |  | Y | 45 | 30 |  |  | A70398 |  |  |  |  | 조관훈 | 2 |  | Y |  |  |  |  | 102.9 | 12-8 | 0.04 | 176.59 | A |  | 1601 | 3 | 0.13 | 1550 | 1.34 | 66 | 31 | 316 | 5:16 | 25 | 25 | 121 | 0 |  | 0 |  | 610 | N2 | 2022-03-24 02:49 | 2022-03-24 03:08 | 19 | 2022-03-24 02:48 | 20 |  |  |  |  | Y |  |  |  | Y | [5 empty] | 0 | 252.13 | [23 empty] | 3.94 | 0 | A | [9 empty] | 23 | 0 | 819 | 0 | 0 | 221 | 0 | 659 | 0 | 644 | 0 | 0 | 142 | 14
2022-03-23 | B69796 | 2 | 저탄소 | SM20C |  | Al 탈산 | B | 32 | 67 | 51600 | 81.88 | A | A |  | A | 1 |  | 1 | 1555 | 1547 | 6800 |  |  | 6800 | 72.02 | 13 | 94416 | 1638 |  | Y | 42 | 35 | [7 empty] | 박용우 | 2 | [8 empty] | 0 | 210.17 | A |  | 1637 | 1 | 0.23 | 1582 | 1.59 | 68 | 21 | 269 | 4:29 | 15 | 15 | 0 | 33 |  | 39.95 | 0 | 0 | N2 | 2022-03-24 02:47 | 2022-03-24 03:37 | 50 | 2022-03-24 02:36 | 62 | [12 empty] | 3 |  | 0 | 12.08 | [23 empty] | 0.43 | 0.43 | A | [9 empty] | 0 | 0 | 360 | 0 | 0 | 304 | 0 | 502 | 0 | 204 | 0 | 0 | 0 | 30 |  |  | 4
2022-03-23 | A70402 | 1 | 고탄소 | AE1055LS |  | Al 탈산 | B | 5 | 45 | 50700 | 74.22 | A | A | A |  | 1 | 1 |  | 1520 | 1572 | 4700 |  |  | 4700 | 46.3 | 12 | 101520 | 1602 |  | Y | 41 | 28 |  |  | A70399 |  |  |  |  | 조관훈 | 2 |  |  | Y | [5 empty] | 0.01 | 187.76 | A |  | 1602 | 3 | 0.14 | 1559 | 1.3 | 75 | 37 | 271 | 4:31 | 25 | 25 | 122 | 0 |  | 0 |  | 610 | N2 | 2022-03-24 03:43 | 2022-03-24 04:06 | 23 | 2022-03-24 03:43 | 23 |  |  |  |  | Y |  |  |  | Y | [5 empty] | 0 | 217.36 | [23 empty] | 5.03 | 0 | A | [9 empty] | 47 | 0 | 885 | 0 | 0 | 231 | 0 | 664 | 0 | 639 | 0 | 0 | 156 | 33
2022-03-23 | B69797 | 2 | 저탄소 | SM20C |  | Al 탈산 | B | 29 | 43 | 51500 | 93.48 | A | A |  | A | 1 |  | 1 | 1555 | 1518 | 7200 |  |  | 7200 | 77.32 | 12 | 93120 | 1679 |  | Y | 45 | 39 | [7 empty] | 박용우 | 2 | [6 empty] | 89 | 11-4 | 0 | 202 | A |  | 1666 | 1 | 0.31 | 1586 | 1.82 | 72 | 27 | 285 | 4:45 | 15 | 19 | 0 | 34 |  | 230.59 | 0 | 0 | N2 | 2022-03-24 04:03 | 2022-03-24 04:43 | 40 | 2022-03-24 03:51 | 51 | [14 empty] | 0 | 56.91 | [23 empty] | 0.46 | 0.46 | A | [9 empty] | 0 | 0 | 214 | 0 | 0 | 323 | 0 | 498 | 0 | 204 | 0 | 0 | 0 | 0
2022-03-23 | A70403 | 1 | 고탄소 | AE1055LS |  | Al 탈산 | B | 38 | 23 | 52600 | 90.9 | A | A | A |  | 1 | 1 |  | 1520 | 1532 | 5600 |  |  | 5600 | 55.16 | 12 | 101520 | 1604 |  | Y | 42 | 34 |  |  | A70400 |  |  |  |  | 조관훈 | 2 |  | Y |  |  |  |  | 101.65 | 13-2 | 2.11 | 128.03 | A |  | 1604 | 3 | 0.13 | 1546 | 1.23 | 62 | 33 | 928 | 15:28 | 25 | 25 | 123 | 0 |  | 0 |  | 500 | N2 | 2022-03-24 04:58 | 2022-03-24 05:10 | 12 | 2022-03-24 04:56 | 14 |  |  |  |  | Y |  |  |  | Y | [5 empty] | 0 | 254.99 | [23 empty] | 0.03 | 0 | A | [9 empty] | 22 | 0 | 760 | 0 | 0 | 220 | 0 | 662 | 0 | 614 | 0 | 0 | 163 | 33 |  |  | 4
2022-03-23 | B69798 | 2 | 저탄소 | SM20C | 잔강최소화전 | Al 탈산 | B | 37 | 56 | 50250 | 90.47 | A | A |  | A | 1 |  | 1 | 1555 | 1534 | 7000 |  |  | 7000 | 72.31 | 12 | 96804 | 1649 |  | Y | 43 | 37 | [7 empty] | 박용우 | 2 | [6 empty] | 110.25 | 13-3 | 0 | 190.89 | A |  | 1639 | 1 | 0.21 | 1587 | 1.26 | 73 | 32 | 290 | 4:50 | 15 | 15 | 0 | 35 |  | 45.06 | 0 | 0 | N2 | 2022-03-24 05:08 | 2022-03-24 05:39 | 31 | 2022-03-24 04:57 | 41 | [12 empty] | 3 |  | 0 | 13.55 | [23 empty] | 0.32 | 0.32 | A | [9 empty] | 0 | 0 | 367 | 0 | 0 | 373 | 0 | 504 | 0 | 206 | 0 | 0 | 0 | 25 |  |  | 4
2022-03-23 | A70404 | 1 | 고탄소 | AE1055LS |  | Al 탈산 | B | 21 | 29 | 52300 | 87.02 | A | A | A |  | 1 | 1 |  | 1520 | 1539 | 5600 |  |  | 5600 | 55.16 | 12 | 101520 | 1595 |  | Y | 42 | 35 | [10 empty] | Y |  |  |  |  | 104.15 | 13-3 | 0.01 | 209.95 | A |  | 1595 | 3 | 0.13 | 1550 | 1.05 | 66 | 34 | 354 | 5:54 | 25 | 27 | 124 | 0 |  | 0 |  | 500 | N2 | 2022-03-24 05:57 | 2022-03-24 06:09 | 12 | 2022-03-24 05:55 | 14 |  |  |  |  | Y |  |  |  | Y | [5 empty] | 0 | 242.39 | [23 empty] | 1.21 | 0 | A | [9 empty] | 35 | 0 | 858 | 0 | 0 | 239 | 0 | 768 | 0 | 665 | 0 | 0 | 173 | 29
2022-03-23 | B69799 | 2 | 저탄소 | SM25C | 잔강최소화 | Al 탈산 | B | 33 | 89 | 49450 | 86.35 | A | A |  | A | 1 |  | 1 | 1540 | 1534 | 6700 |  |  | 6700 | 45.16 | 19 | 148362 | 1657 |  | Y | 42 | 34 | [7 empty] | 박용우 | 2 | [8 empty] | 141.09 | 0 | A |  | 1644 | 1 | 0.21 | 1595 | 0 | 85 | 24 | 221 | 3:41 | 15 | 16 | 0 | 36 |  | 95.53 | 0 | 0 | AR | 2022-03-24 06:04 | 2022-03-24 07:03 | 59 | 2022-03-24 05:51 | 72 | [12 empty] | 1 |  | 3.05 | 28.39 | [23 empty] | 0.05 | 0.05 | A | [9 empty] | 0 | 0 | 370 | 0 | 0 | 349 | 0 | 501 | 0 | 208 | 0 | 0 | 0 | 13 |  |  | 4
2022-03-23 | A70405 | 1 | 고탄소 | AE1055LS | 연주종료 | Al 탈산 | B | 30 | 44 | 53200 | 74.8 | A | B | B |  | 1 | 1 |  | 1520 | 1559 | 4800 |  |  | 4800 | 58.11 | 10 | 82595 | 1598 |  | Y | 41 | 27 | [10 empty] | Y |  |  |  |  | 103.8 | 12-9 | 0.04 | 126.27 | A |  | 1592 | 3 | 0.15 | 1553 | 1.18 | 69 | 33 | 344 | 5:44 | 25 | 25 | 125 | 0 |  | 0 |  | 500 | N2 | 2022-03-24 06:44 | 2022-03-24 07:08 | 24 | 2022-03-24 06:43 | 25 |  |  |  |  | Y |  |  |  | Y | [5 empty] | 0 | 180.31 | [23 empty] | 3.2 | 0 | A | [9 empty] | 61 | 0 | 836 | 26 | 0 | 210 | 0 | 596 | 0 | 550 | 0 | 0 | 96 | 11
2022-03-23 | B69800 | 2 | 저탄소 | SM25C-F |  | Al 탈산 | B | 32 | 68 | 51350 | 95.47 | A |  |  | B | 1 |  | 1 | 1540 |  |  |  |  | 0 | 0 | 6 | 39402 |  |  | Y |  | 0 | [7 empty] | 박용우 | 2 | [6 empty] | 100.05 | 12-1 |  |  | A |  | 1642 | 1 | 0.22 | 1586 | 1.35 | 76 | 34 | 267 | 4:27 | 15 | 16 | 0 | 37 |  | 86.94 | 0 | 0 | N2 | 2022-03-24 07:22 | 2022-03-24 08:04 | 42 | 2022-03-24 07:08 | 56 |  |  |  |  | Y | [7 empty] | 4 | 4.5 | 0 | 20.39 | [23 empty] | 0.58 | 0.58 | B | [9 empty] | 0 | 0 | 354 | 13 | 0 | 320 | 0 | 647 | 0 | 208 | 0 | 0 | 0 | 24
2022-03-24 | A70406 | 1 | 저탄소 | SM25C-F |  | Al 탈산 | B | 5 | 46 | 50500 | 114.93 | B |  | B |  | 1 | 1 |  | 1530 | 1550 | 5400 |  |  | 5400 | 62.46 | 11 | 86449 |  |  | Y |  | 0 | [7 empty] | 김형철 | 2 |  | Y |  |  |  |  | 101.2 | 12-6 |  |  | A |  | 1619 | 3 | 0.15 | 1571 | 0.91 | 61 | 23 | 286 | 4:46 | 15 | 16 | 126 | 0 |  | 0 |  | 899 | N2 | 2022-03-24 08:22 | 2022-03-24 09:07 | 45 | 2022-03-24 08:20 | 47 |  |  |  |  | Y |  |  |  | Y | [5 empty] | 0 | 319.72 | [23 empty] | 0.01 | 0 | B | [9 empty] | 0 | 0 | 0 | 0 | 0 | 225 | 0 | 397 | 0 | 300 | 0 | 0 | 0 | 25 |  |  | 4
2022-03-24 | B69801 | 2 | 중탄소 | AE4140W |  | Al 탈산 | I | 32 | 69 | 51000 | 139.77 | B | B |  | B | 2 |  | 2 | 1560 | 1528 | 6100 | 9200 |  | 15300 | 218.57 | 4 | 70000 | 1653 |  | INGOT | 73 | 28 |  | Y | [5 empty] | 임승우 | [5 empty] | Y |  | 83.7 | 10-3 | 149.89 | 0 | A |  | 1640 | 1 | 0.19 | 1580 | 0 | 85 |  | 166 | 2:46 | 20 | 20 | 0 | 40 |  | 50.1 | 0 | 0 | AR | 2022-03-24 12:13 |  | 19 | 2022-03-24 11:35 | [5 empty] | Y | [7 empty] | 1 | 4.8 | 14.14 | 0 | 잔강 12톤 A70409에 합탕 | [17 empty] | 1 |  |  |  |  | 0.05 | 0.05 | A | [9 empty] | 1337 | 0 | 583 | 52 | 0 | 208 | 0 | 946 | 0 | 461 | 0 | 0 | 114 | 0
2022-03-24 | B69802 | 2 | 저탄소 | 18CRNIMO7HI |  | Al 탈산 | I | 37 | 57 | 50250 | 137.05 | B | B |  | B | 1 |  | 1 | 1560 | 1521 | 11600 |  |  | 11600 | 145 | 4 | 80000 | 1707 |  | INGOT | 63 | 58 | [7 empty] | 임승우 | [7 empty] | 95.45 | 11-8 | 0 | 418.4 | A |  | 1697 | 1 | 0.23 | 1597 | 1.85 | 91 |  | 301 | 5:01 | 25 | 31 | 0 | 39 |  | 125.08 | 0 | 0 | N2 | 2022-03-24 10:15 |  | 21 | 2022-03-24 09:48 | [13 empty] | 8 |  | 0 | 43.56 | [18 empty] | 1 |  |  |  |  | 0.92 | 0.92 | A | [9 empty] | 601 | 1596 | 0 | 229 | 0 | 305 | 0 | 1060 | 0 | 560 | 0 | 0 | 68 | 7
2022-03-24 | A70407 | 1 | 저탄소 | SM25C | TUNDISH교체전 | Al 탈산 | B | 38 | 24 | 52800 | 74.45 | B | B | B |  | 1 | 1 |  | 1530 | 1547 | 4900 |  |  | 4900 | 52.46 | 12 | 93405 | 1621 |  | Y | 32 | 27 | [7 empty] | 김형철 | 2 |  | Y |  |  |  |  | 103.35 | 13-3 | 143.71 | 14.68 | A |  | 1621 | 3 | 0.19 | 1582 | 0.95 | 72 | 18 | 268 | 4:28 | 15 | 15 | 127 | 0 |  | 0 |  | 450 | AR | 2022-03-24 09:19 | 2022-03-24 10:10 | 51 | 2022-03-24 09:17 | 53 |  |  |  |  | N |  |  |  | Y | [5 empty] | 91.74 | 121.2 | [23 empty] | 0.02 | 0 | A | [9 empty] | 0 | 0 | 0 | 0 | 0 | 216 | 0 | 401 | 0 | 300 | 0 | 0 | 0 | 9 |  |  | 4
2022-03-24 | A70408 | 1 | 고탄소 | AE1050M2 | TUNDISH교체 | Al 탈산 | B | 21 | 30 | 51900 | 95.85 | B | B | B |  | 1 | 1 |  | 1520 | 1541 | 8000 |  |  | 8000 | 85.96 | 11 | 93071 | 1629 |  | Y | 42 | 37 | [7 empty] | 김형철 | 2 |  | Y |  |  |  |  | 105.05 | 13-4 | 201.85 | 0 | A |  | 1622 | 3 | 0.18 | 1585 | 0.71 | 100 | 35 | 257 | 4:17 | 13 | 20 | 128 | 0 |  | 0 |  | 450 | AR | 2022-03-24 10:46 | 2022-03-24 11:41 | 55 | 2022-03-24 10:44 | 58 | [14 empty] | 107.74 | 167.92 | [19 empty] | 1.48 |  |  |  | 6.13 | 0 | A | [9 empty] | 91 | 0 | 270 | 0 | 0 | 155 | 0 | 440 | 0 | 257 | 0 | 0 | 64 | 29 |  |  | 9 |  | 1
2022-03-24 | B69803 | 2 | 저탄소 | SNCM23HI2 |  | Al 탈산 | I | 30 | 45 | 53650 | 118.48 | B | B |  | B | 1 |  | 1 | 1560 | 1557 | 8900 |  |  | 8900 | 99.55 | 14 | 89400 | 1650 |  | INGOT | 69 | 44 | [7 empty] | 임승우 | [7 empty] | 100.95 | 12-6 | 320.6 | 0 | A |  | 1644 | 1 | 0.21 | 1587 | 1.39 | 83 |  | 210 | 3:30 | 20 | 21 | 0 | 40 | 30 | 36.19 | 0 | 0 | AR | 2022-03-24 11:11 |  | 28 | 2022-03-24 11:02 | [5 empty] | Y | [8 empty] | 4.6 | 11.16 | 0 | [18 empty] | 1.5 |  |  |  |  | 0 | 0 | B | [9 empty] | 401 | 0 | 0 | 154 | 0 | 199 | 0 | 605 | 0 | 256 | 0 | 0 | 0 | 5
2022-03-24 | B69804 | 2 | 고탄소 | AE1050M2 |  | Al 탈산 | B | 5 | 47 | 50500 | 111.25 | B | B |  | B | 1 |  | 1 | 1530 | 1520 | 8100 |  |  | 8100 | 87.03 | 11 | 93071 | 1617 |  | Y | 57 | 44 | B69802 인코트 3 TON 잔강처리.. | [6 empty] | 임승우 | 2 | [6 empty] | 104.4 | 12-9 | 244.98 | 0 | A |  | 1609 | 1 | 0.21 | 1549 | 1.37 | 64 | 34 | 359 | 5:59 | 13 | 20 | 0 | 41 |  | 41.25 | 0 | 0 | AR | 2022-03-24 12:31 | 2022-03-24 12:42 | 11 | 2022-03-24 12:13 | 29 | [12 empty] | 4 |  | 14.42 | 0 | [23 empty] | 0.17 | 0.17 | A | [9 empty] | 17 | 0 | 1268 | 57 | 0 | 181 | 0 | 1353 | 0 | 772 | 0 | 0 | 239 | 12
2022-03-24 | B69805 | 2 | 고탄소 | AE1050M2 |  | Al 탈산 | B | 29 | 45 | 51250 | 87.18 | B | B |  | B | 1 |  | 1 | 1530 | 1533 | 6700 |  |  | 6700 | 71.99 | 11 | 93071 | 1592 |  | Y | 46 | 36 |  |  | B69803 | 03 |  |  |  | 임승우 | 2 |  |  |  |  | Y |  | 104.55 | 12-10 | 190.75 | 0 | A |  | 1594 | 1 | 0.26 | 1551 | 1.23 | 66 | 25 | 254 | 4:14 | 13 | 15 | 0 | 42 |  | 38.73 | 0 | 0 | AR | 2022-03-24 13:13 | 2022-03-24 13:45 | 32 | 2022-03-24 13:06 | 39 |  |  |  |  | Y | [8 empty] | 3.2 | 13.12 | 0 | [23 empty] | 0 | 0 | A | [9 empty] | 0 | 0 | 1308 | 22 | 0 | 247 | 0 | 602 | 0 | 257 | 0 | 0 | 85 | 16
2022-03-24 | B69806 | 2 | 고탄소 | AE1050M2 |  | Al 탈산 | B | 37 | 58 | 50500 | 88.57 | B | B |  | D | 1 |  | 1 | 1530 | 1525 | 6200 |  |  | 6200 | 66.62 | 11 | 93071 | 1606 |  | Y | 43 | 33 |  |  | A70408 | 03 |  |  |  | 임승우 | 2 |  |  | Y |  |  |  | 99.7 | 12-2 | 158.12 | 0 | A |  | 1595 | 1 | 0.28 | 1548 | 1.31 | 63 | 25 | 195 | 3:15 | 13 | 14 | 0 | 43 |  | 95.21 | 0 | 0 | AR | 2022-03-24 14:21 | 2022-03-24 14:48 | 27 | 2022-03-24 14:07 | 40 |  |  |  |  | Y | [7 empty] | 2 | 4.5 | 17.37 | 0 | [23 empty] | 0.14 | 0.14 | A | [9 empty] | 0 | 0 | 1161 | 61 | 0 | 186 | 0 | 802 | 0 | 257 | 0 | 0 | 84 | 38
2022-03-24 | B69807 | 2 | 고탄소 | AE1050M2 |  | Al 탈산 | B | 32 | 70 | 50800 | 79.33 | D | D |  | D | 1 |  | 1 | 1530 | 1554 | 5900 |  |  | 5900 | 58.11 | 12 | 101532 | 1595 | 362 | Y | 37 | 33 |  |  | B69804 | 05 |  |  |  | 김규완 | 2 |  | Y |  |  | Y |  | 109.5 | 12-9 | 70.5 | 0 | A |  | 1597 | 1 | 0.31 | 1555 | 1.43 | 70 | 28 | 212 | 3:32 | 13 | 14 | 0 | 44 |  | 93.66 | 0 | 0 | AR | 2022-03-24 15:27 | 2022-03-24 15:50 | 24 | 2022-03-24 15:12 | 38 |  |  |  |  | Y | [8 empty] | 4 | 18.66 | 0 | [23 empty] | 0 | 0 | A | [9 empty] | 49 | 0 | 1219 | 0 | 0 | 150 | 0 | 803 | 0 | 257 | 0 | 0 | 44 | 20
2022-03-24 | A70409 | 1 | 중탄소 | AE4130M2 | 연주시작 | Al 탈산 | B | 21 | 31 | 52300 | 110.08 | D | D |  | D | 1 |  | 1 | 1530 | 1526 | 10900 |  |  | 10900 | 115.51 | 12 | 94368 | 1661 |  | Y | 67 | 55 | 조괴잔강 12톤 합탕 | [6 empty] | 김형철 | 2 |  | Y |  |  |  |  | 99.1 | 12-7 | 173.76 | 0 | A |  | 1672 | 1 | 0.31 | 1604 | 1.97 | 102 | 47 | 265 | 4:25 | 18 | 21 | 0 | 45 | 90 | 105.51 | 0 | 0 | AR | 2022-03-24 15:58 | 2022-03-24 16:19 | 21 | 2022-03-24 15:47 | 32 | [12 empty] | 2 |  | 25.84 | 0 | [19 empty] | 1.82 |  |  |  | 0.14 | 0.14 | A | [9 empty] | 1549 | 0 | 151 | 21 | 0 | 194 | 0 | 852 | 0 | 602 | 0 | 0 | 157 | 16 |  |  |  |  | 1
2022-03-24 | B69808 | 2 | 고탄소 | AE1050M2 |  | Al 탈산 | B | 5 | 48 | 50950 | 89.55 | D | D |  | D | 1 |  | 1 | 1530 | 1535 | 6700 |  |  | 6700 | 65.99 | 12 | 101532 | 1615 |  | Y | 40 | 35 |  |  | B69805 | 09 |  |  |  | 김규완 | 2 |  | Y |  |  | Y |  | 109.85 | 13-4 | 76 | 0 | A |  | 1601 | 1 | 0.27 | 1550 | 1.24 | 65 | 28 | 181 | 3:01 | 13 | 21 | 0 | 46 |  | 289.57 | 0 | 0 | AR | 2022-03-24 16:41 | 2022-03-24 16:54 | 13 | 2022-03-24 16:32 | 22 |  |  |  |  | Y | [8 empty] | 4 | 70.02 | 0 | [23 empty] | 0 | 0 | A | [9 empty] | 0 | 0 | 1221 | 0 | 0 | 174 | 0 | 708 | 0 | 208 | 0 | 0 | 43 | 15
2022-03-24 | A70410 | 1 | 중탄소 | AE4130M2 |  | Al 탈산 | B | 30 | 46 | 53300 | 91.15 | D | D | D |  | 1 | 1 |  | 1530 | 1551 | 6700 |  |  | 6700 | 69.02 | 12 | 97068 | 1622 |  | Y | 41 | 33 | [7 empty] | 김형철 | 2 |  |  |  |  | Y |  | 103.55 | 12-8 | 156.12 | 0 | A |  | 1612 | 3 | 0.19 | 1571 | 0.85 | 69 | 24 | 255 | 4:15 | 18 | 18 | 1 | 0 |  | 0 |  | 300 | AR | 2022-03-24 16:55 | 2022-03-24 17:24 | 29 | 2022-03-24 16:52 | 32 |  |  |  |  | Y |  |  |  | N | [5 empty] | 135.46 | 6.12 | 하부벳셀 교체후 작업 | [22 empty] | 0.12 | 0 | A | [9 empty] | 1633 | 0 | 189 | 23 | 0 | 188 | 0 | 718 | 0 | 496 | 0 | 0 | 0 | 14
2022-03-24 | B69809 | 2 | 고탄소 | AE1050M2 |  | Al 탈산 | B | 29 | 46 | 50850 | 83.87 | D | D |  | D | 1 |  | 1 | 1530 | 1544 | 6000 |  |  | 6000 | 59.09 | 12 | 101532 | 1611 |  | Y | 38 | 31 |  |  | B69806 | 03 |  |  |  | 김규완 | 2 |  |  | Y |  | Y |  | 96.25 | 12-1 | 51.47 | 0 | A |  | 1604 | 1 | 0.3 | 1540 | 1.56 | 55 | 23 | 214 | 3:34 | 13 | 19 | 0 | 47 |  | 149.53 | 0 | 0 | AR | 2022-03-24 17:38 | 2022-03-24 17:56 | 19 | 2022-03-24 17:27 | 30 |  |  |  |  | Y | [7 empty] | 2 | 4.5 | 40.05 | 0 | [23 empty] | 0.1 | 0.1 | A | [9 empty] | 58 | 0 | 1199 | 0 | 0 | 181 | 0 | 804 | 0 | 207 | 0 | 0 | 38 | 25
2022-03-24 | A70411 | 1 | 중탄소 | AE4130M2 |  | Al 탈산 | B | 6 | 1 | 53800 | 80.47 | D | D | D |  | 1 | 1 |  | 1530 | 1517 | 7700 |  |  | 7700 | 79.33 | 12 | 97068 | 1625 |  | Y | 46 | 36 | [7 empty] | 김덕진 | 2 | [6 empty] | 98.95 | 13-4 | 163.09 | 0 | A |  | 1620 | 3 | 0.17 | 1577 | 1.26 | 75 | 20 | 234 | 3:54 | 18 | 18 | 2 | 0 |  | 0 |  | 300 | AR | 2022-03-24 17:50 | 2022-03-24 18:33 | 42 | 2022-03-24 17:50 | 43 |  |  |  |  | Y |  |  |  | Y | [5 empty] | 136.96 | 0 | [20 empty] | 1.28 |  |  | 1.17 | 0 | A | [9 empty] | 1455 | 40 | 447 | 42 | 0 | 155 | 0 | 993 | 0 | 299 | 0 | 0 | 197 | 32
2022-03-24 | B69810 | 2 | 고탄소 | AE1050M2 | TUNDISH교체전 | Al 탈산 | B | 37 | 59 | 50500 | 77.05 | D | D |  | D | 1 |  | 1 | 1530 | 1554 | 6100 |  |  | 6100 | 57.79 | 14 | 105553 | 1592 |  | Y | 38 | 34 |  |  | B69807 | 03 |  |  |  | 김규완 | 2 |  | Y |  |  | Y |  | 102.3 | 12-5 | 58.1 | 0 | A |  | 1596 | 1 | 0.35 | 1550 | 1.4 | 65 | 30 | 203 | 3:23 | 13 | 14 | 0 | 48 |  | 202.24 | 0 | 0 | AR | 2022-03-24 18:38 | 2022-03-24 18:55 | 17 | 2022-03-24 18:29 | 26 |  |  |  |  | Y | [7 empty] | 1 | 4 | 35.52 | 0 | [23 empty] | 0.09 | 0.09 | A | [9 empty] | 112 | 0 | 1268 | 0 | 0 | 180 | 0 | 705 | 0 | 208 | 0 | 0 | 39 | 35
2022-03-24 | A70412 | 1 | 중탄소 | AE4130M2 | 잔강최소화전 | Al 탈산 | B | 38 | 25 | 53300 | 83.2 | D | D | D |  | 1 | 1 |  | 1530 | 1520 | 8500 |  |  | 8500 | 88.81 | 12 | 95712 | 1619 | 355 | Y | 46 | 41 | [7 empty] | 김덕진 | 2 |  | N |  |  | Y |  | 97.55 | 12-7 | 207.22 | 0 | A |  | 1619 | 3 | 0.16 | 1571 | 1.41 | 69 | 18 | 260 | 4:20 | 18 | 18 | 3 | 0 |  | 0 |  | 300 | AR | 2022-03-24 19:12 | 2022-03-24 19:38 | 26 | 2022-03-24 19:10 | 28 |  |  |  |  | Y |  |  |  | Y | [5 empty] | 134.58 | 0 | [23 empty] | 2.89 | 0 | A | [9 empty] | 1550 | 35 | 143 | 25 | 0 | 141 | 0 | 696 | 0 | 346 | 0 | 0 | 63 | 18
2022-03-24 | B69811 | 2 | 중탄소 | SM45CB | TUNDISH교체 | Si 탈산 | B | 32 | 71 | 51300 | 82.47 | D | D |  | D | 1 |  | 1 | 1540 | 1524 | 8100 |  |  | 8100 | 86.88 | 12 | 93234 | 1634 |  | Y | 43 | 41 |  |  | B69808 | 03 |  |  |  | 김규완 | 2 |  | Y |  |  | Y |  | 98.8 | 11-9 | 85.46 | 0 | A |  | 1635 | 1 | 0.3 | 1587 | 1.5 | 94 | 34 | 229 | 3:49 | 14 | 16 | 0 | 49 |  | 305.73 | 0 | 0 | N2 | 2022-03-24 19:43 | 2022-03-24 20:22 | 39 | 2022-03-24 19:36 | 46 |  |  |  |  | N | [8 empty] | 4.5 | 0 | 54.46 | [23 empty] | 0 | 0 | A | [9 empty] | 0 | 0 | 689 | 0 | 0 | 34 | 0 | 700 | 0 | 206 | 0 | 0 | 80 | 25 |  |  |  |  | 1
2022-03-24 | A70413 | 1 | 중탄소 | SMNCRMOB435H | 잔강최소화 | Al 탈산 | B | 21 | 32 | 52300 | 73.43 | D | D | D |  | 1 | 1 |  | 1530 | 1551 | 6500 |  |  | 6500 | 68.07 | 12 | 95495 | 1628 |  | Y | 44 | 32 | [7 empty] | 김덕진 | 2 | [6 empty] | 106.75 | 13-5 | 202.19 | 0 | A |  | 1628 | 3 | 0.15 | 1579 | 1.63 | 84 | 25 | 227 | 3:47 | 20 | 21 | 4 | 0 |  | 0 |  | 300 | AR | 2022-03-24 20:05 | 2022-03-24 21:00 | 55 | 2022-03-24 20:05 | 55 |  |  |  |  | N |  |  |  | Y | [5 empty] | 75.04 | 26.57 | [20 empty] | 0.83 |  |  | 3.99 | 0 | A | [9 empty] | 806 | 8 | 0 | 55 | 0 | 163 | 0 | 650 | 0 | 395 | 0 | 0 | 0 | 24
2022-03-24 | B69812 | 2 | 중탄소 | SM45CB |  | Si 탈산 | B | 5 | 49 | 51550 | 75.05 | D | D |  | D | 1 |  | 1 | 1540 | 1550 | 6000 |  |  | 6000 | 60.4 | 12 | 99335 | 1610 |  | Y | 38 | 36 |  |  | B69809 | 03 |  |  |  | 김규완 | 2 |  | Y |  |  | Y |  | 100.25 | 12-5 | 0 | 114.15 | A |  | 1605 | 1 | 0.26 | 1557 | 1.45 | 64 | 19 | 263 | 4:23 | 14 | 15 | 0 | 50 |  | 139.71 | 0 | 0 | N2 | 2022-03-24 20:39 | 2022-03-24 21:26 | 47 | 2022-03-24 20:34 | 53 |  |  |  |  | N | [8 empty] | 4 | 0 | 27.16 | [23 empty] | 0 | 0 | A | [9 empty] | 0 | 0 | 702 | 16 | 0 | 30 | 0 | 705 | 0 | 209 | 0 | 0 | 102 | 35
2022-03-24 | A70414 | 1 | 중탄소 | SMNCRMOB435H |  | Al 탈산 | B | 30 | 47 | 53200 | 84.65 | D | D | D |  | 1 | 1 |  | 1530 | 1534 | 6600 |  |  | 6600 | 65.25 | 13 | 101146 | 1604 |  | Y | 51 | 32 | [7 empty] | 김덕진 | 2 | [6 empty] | 103.05 | 12-8 | 195.05 | 0 | A |  | 1604 | 3 | 0.15 | 1563 | 1.21 | 68 | 23 | 243 | 4:03 | 20 | 20 | 5 | 0 |  | 0 |  | 300 | AR | 2022-03-24 21:20 | 2022-03-24 22:12 | 52 | 2022-03-24 21:20 | 52 |  |  |  |  | N |  |  |  | Y | [5 empty] | 74.83 | 53.47 | [20 empty] | 0.68 |  |  | 5.57 | 0 | A | [9 empty] | 692 | 0 | 0 | 24 | 0 | 173 | 0 | 593 | 0 | 394 | 0 | 0 | 0 | 14
2022-03-24 | B69813 | 2 | 중탄소 | SM45CB |  | Si 탈산 | B | 29 | 47 | 50800 | 79.27 | D | D |  | D | 1 |  | 1 | 1540 | 1537 | 6800 |  |  | 6800 | 44.38 | 18 | 153216 | 1620 |  | Y | 40 | 35 |  |  | B69810 | 03 |  |  |  | 김규완 | 2 |  | Y |  |  | Y |  | 108.4 | 13-3 | 8.07 | 106.06 | A |  | 1618 | 1 | 0.24 | 1559 | 0 | 66 | 20 | 422 | 7:02 | 14 | 15 | 0 | 51 | 220 | 146.33 | 0 | 0 | N2 | 2022-03-24 21:53 | 2022-03-24 22:34 | 41 | 2022-03-24 21:47 | 48 |  |  |  |  | N | [7 empty] | 1 | 4 | 0 | 32.34 | [23 empty] | 0.14 | 0.14 | A | [9 empty] | 0 | 0 | 692 | 10 | 0 | 0 | 0 | 704 | 0 | 207 | 0 | 0 | 80 | 86 |  |  | 4
2022-03-24 | A70415 | 1 | 중탄소 | SMNCRMOB435H |  | Al 탈산 | B | 6 | 2 | 55100 | 115.13 | D | D | A |  | 1 | 1 |  | 1530 | 1548 | 6300 |  |  | 6300 | 64.12 | 12 | 98256 | 1605 |  | Y | 43 | 34 | [7 empty] | 조관훈 | 2 |  |  |  |  | Y |  | 103.9 | 13-9 | 182.66 | 0 | A |  | 1605 | 3 | 0.15 | 1551 | 0.75 | 56 | 19 | 254 | 4:14 | 20 | 20 | 6 | 0 |  | 0 |  | 300 | AR | 2022-03-24 23:10 | 2022-03-24 23:29 | 19 | 2022-03-24 23:10 | 19 |  |  |  |  | N |  |  |  | Y | [5 empty] | 0.08 | 0 | [20 empty] | 0.65 |  |  | 7.9 | 0 | A | [9 empty] | 792 | 52 | 352 | 42 | 0 | 189 | 0 | 743 | 0 | 393 | 0 | 0 | 68 | 37
2022-03-24 | B69814 | 2 | 중탄소 | SM45C |  | Si 탈산 | B | 37 | 60 | 50400 | 83.88 | D | A |  | A | 1 |  | 1 | 1540 | 1546 | 6000 |  |  | 6000 | 65.94 | 12 | 90992 | 1617 |  | Y | 43 | 36 | [7 empty] | 김규완 | 2 | [8 empty] | 0 | 147.68 | A |  | 1605 | 1 | 0.19 | 1554 | 0 | 61 | 20 | 309 | 5:09 | 15 | 15 | 0 | 52 |  | 51.24 | 0 | 0 | N2 | 2022-03-24 22:59 | 2022-03-24 23:43 | 44 | 2022-03-24 22:47 | 56 |  |  |  |  | N | [7 empty] | 3 | 4 | 0 | 13.83 | [23 empty] | 0.43 | 0.43 | A | [9 empty] | 0 | 0 | 422 | 15 | 0 | 34 | 0 | 707 | 0 | 209 | 0 | 0 | 78 | 31 |  |  | 4
2022-03-24 | A70416 | 1 | 중탄소 | SMNCRMOB435H |  | Al 탈산 | B | 38 | 26 | 53100 | 99.25 | A | A | A |  | 1 | 1 |  | 1530 | 1564 | 8200 |  |  | 8200 | 83.46 | 12 | 98256 | 1617 |  | Y | 61 | 44 | [7 empty] | 조관훈 | 2 |  |  |  |  | Y |  | 97.1 | 12-6 | 172.6 | 0 | A |  | 1617 | 3 | 0.16 | 1566 | 1.34 | 71 | 24 | 235 | 3:55 | 20 | 20 | 7 | 0 |  | 0 |  | 330 | AR | 2022-03-24 23:59 | 2022-03-25 00:42 | 43 | 2022-03-24 23:59 | 43 |  |  |  |  | N |  |  |  | Y | [5 empty] | 0.09 | 0 | [20 empty] | 0.73 |  |  | 8.92 | 0 | A | [9 empty] | 597 | 67 | 1348 | 81 | 0 | 54 | 0 | 840 | 0 | 493 | 0 | 0 | 127 | 64
2022-03-24 | B69815 | 2 | 중탄소 | SM45C-F |  | Al 탈산 | B | 32 | 72 | 50500 | 99.58 | A | A |  | A | 1 |  | 1 | 1540 | 1527 | 7300 |  |  | 7300 | 135.16 | 10 | 54010 | 1618 |  | N | 46 | 42 | [7 empty] | 박용우 | 2 | [6 empty] | 103.1 | 12-3 | 0 | 218.05 | A |  | 1617 | 1 | 0.29 | 1557 | 0 | 64 | 28 | 299 | 4:59 | 15 | 18 | 0 | 53 | 150 | 114.12 | 0 | 0 | N2 | 2022-03-25 00:19 | 2022-03-25 00:50 | 31 | 2022-03-25 00:05 | 46 |  |  |  |  | N | [7 empty] | 9 | 3.5 | 0 | 27.69 | [23 empty] | 1.27 | 1.27 | A | [9 empty] | 0 | 0 | 366 | 28 | 0 | 220 | 0 | 604 | 0 | 466 | 0 | 0 | 102 | 24 |  |  | 4
2022-03-24 | A70417 | 1 | 중탄소 | SMNCRMOB435H |  | Al 탈산 | B | 21 | 33 | 52600 | 87.72 | A | A | A |  | 1 | 1 |  | 1530 | 1569 | 6700 |  |  | 6700 | 69.48 | 12 | 96431 | 1625 |  | Y | 46 | 42 | [7 empty] | 조관훈 | 2 |  |  |  |  | Y |  | 103.5 | 13-1 | 189.58 | 0 | A |  | 1625 | 3 | 0.16 | 1581 | 1.05 | 86 | 31 | 291 | 4:51 | 20 | 20 | 8 | 0 |  | 0 |  | 400 | AR | 2022-03-25 00:59 | 2022-03-25 01:51 | 52 | 2022-03-25 00:59 | 52 |  |  |  |  | N |  |  |  | Y | [5 empty] | 0.1 | 0 | [20 empty] | 0.85 |  |  | 16.04 | 0 | A | [9 empty] | 800 | 79 | 271 | 122 | 0 | 37 | 0 | 990 | 0 | 651 | 0 | 0 | 58 | 19
2022-03-24 | B69816 | 2 | 중탄소 | SM45C-F |  | Al 탈산 | B | 5 | 50 | 51500 | 114.93 | A | A |  | A | 1 |  | 1 | 1540 | 1525 | 6500 |  |  | 6500 | 69.46 | 15 | 93584 | 1624 |  | Y | 42 | 37 | [7 empty] | 박용우 | 2 | [6 empty] | 104.9 | 12-9 | 0 | 257.99 | A |  | 1618 | 1 | 0.28 | 1548 | 0 | 55 | 24 | 320 | 5:20 | 15 | 22 | 0 | 54 |  | 116.8 | 0 | 0 | N2 | 2022-03-25 01:37 | 2022-03-25 01:59 | 22 | 2022-03-25 01:07 | 52 |  |  |  |  | N | [7 empty] | 25 | 3.5 | 0 | 35.16 | [23 empty] | 2.54 | 2.54 | A | [9 empty] | 0 | 0 | 267 | 43 | 0 | 220 | 0 | 505 | 0 | 258 | 0 | 0 | 0 | 0 |  |  | 6
2022-03-24 | A70418 | 1 | 중탄소 | SMNCRMOB435H | TUNDISH교체전 | Al 탈산 | B | 30 | 48 | 53600 | 105.57 | A | A | A |  | 1 | 1 |  | 1530 | 1585 | 6000 |  |  | 6000 | 58.06 | 15 | 103345 | 1638 |  | Y | 50 | 34 | [7 empty] | 조관훈 | 2 |  |  |  |  | Y |  | 98.4 | 12-3 | 146.86 | 0 | A |  | 1626 | 3 | 0.17 | 1571 | 1 | 76 | 32 | 249 | 4:09 | 20 | 20 | 9 | 0 |  | 0 |  | 500 | AR | 2022-03-25 02:16 | 2022-03-25 03:04 | 48 | 2022-03-25 02:16 | 48 |  |  |  |  | N |  |  |  | Y | [5 empty] | 107.81 | 177.46 | [20 empty] | 0.6 |  |  | 301.83 | 0 | A | [9 empty] | 862 | 0 | 178 | 14 | 0 | 187 | 0 | 544 | 0 | 453 | 0 | 0 | 58 | 10
2022-03-24 | B69817 | 2 | 중탄소 | SM45C-F |  | Al 탈산 | B | 29 | 48 | 50900 | 90.48 | A | A |  | A | 1 |  | 1 | 1540 | 1526 | 6400 |  |  | 6400 | 73.07 | 12 | 87590 | 1615 |  | Y | 43 | 34 | [7 empty] | 박용우 | 2 |  |  | Y | [5 empty] | 0 | 167.14 | A |  | 1606 | 1 | 0.41 | 1552 | 0 | 59 | 16 | 268 | 4:28 | 15 | 17 | 0 | 55 |  | 338.43 | 0 | 0 | N2 | 2022-03-25 02:24 | 2022-03-25 03:09 | 44 | 2022-03-25 02:11 | 57 |  |  |  |  | N | [7 empty] | 6 | 3.5 | 48.35 | 24.33 | [23 empty] | 0 | 0 | B | [9 empty] | 0 | 0 | 266 | 13 | 0 | 203 | 0 | 506 | 0 | 258 | 0 | 0 | 102 | 7 |  |  | 4
2022-03-24 | B69818 | 2 | 중탄소 | SM45C-F |  | Al 탈산 | B | 37 | 61 | 49600 | 88.08 | A | A |  | A | 1 |  | 1 | 1540 | 1531 | 6000 |  |  | 6000 | 52.23 | 15 | 114870 | 1620 | 358 | Y | 42 | 30 | [7 empty] | 박용우 | 2 | [8 empty] | 0 | 142.84 | A |  | 1610 | 1 | 0.29 | 1559 | 0 | 66 | 23 | 269 | 4:29 | 15 | 16 | 0 | 56 | 100 | 57.13 | 0 | 0 | N2 | 2022-03-25 03:26 | 2022-03-25 04:18 | 52 | 2022-03-25 03:08 | 70 | [14 empty] | 0 | 17.63 | [23 empty] | 1.02 | 1.02 | A | [9 empty] | 0 | 0 | 263 | 0 | 0 | 216 | 0 | 505 | 0 | 257 | 0 | 0 | 39 | 7
2022-03-24 | A70419 | 1 | 고탄소 | SM50CM6 | TUNDISH교체 | Al 탈산 | B | 6 | 3 | 55500 | 90.03 | A | A | A |  | 1 | 1 |  | 1520 | 1559 | 6400 |  |  | 6400 | 75.64 | 10 | 84610 | 1643 | 363 | Y | 48 | 35 | [7 empty] | 조관훈 | 2 |  |  |  |  | Y |  | 95.55 | 12-9 | 0 | 201.08 | A |  | 1643 | 3 | 0.15 | 1590 | 1.26 | 103 | 38 | 305 | 5:05 | 25 | 25 | 10 | 0 |  | 0 |  | 500 | N2 | 2022-03-25 03:35 | 2022-03-25 04:33 | 61 | 2022-03-25 03:35 | 61 |  |  |  |  | Y |  |  |  | Y | [5 empty] | 0 | 234.12 | [19 empty] | 2.03 |  |  |  | 303.47 | 0 | A | [9 empty] | 149 | 8 | 0 | 0 | 0 | 180 | 0 | 497 | 0 | 453 | 0 | 0 | 68 | 49 |  |  |  |  | 1
2022-03-24 | B69819 | 2 | 중탄소 | SM45C | TUNDISH교체전 | Si 탈산 | B | 32 | 73 | 50850 | 89.05 | A | A |  | A | 1 |  | 1 | 1540 | 1522 | 7300 |  |  | 7300 | 64.54 | 16 | 113114 | 1638 |  | Y | 43 | 39 | [7 empty] | 박용우 | 2 | [6 empty] | 102.45 | 12-2 | 0 | 217.9 | A |  | 1625 | 1 | 0.21 | 1578 | 0 | 85 | 36 | 373 | 6:13 | 15 | 16 | 0 | 57 |  | 63.06 | 0 | 0 | N2 | 2022-03-25 04:35 | 2022-03-25 05:28 | 53 | 2022-03-25 04:26 | 62 |  |  |  |  | N | [7 empty] | 3 | 4 | 0 | 16.81 | [23 empty] | 0.34 | 0.34 | A | [9 empty] | 0 | 0 | 182 | 0 | 0 | 36 | 0 | 500 | 0 | 256 | 0 | 0 | 108 | 54
2022-03-24 | A70420 | 1 | 고탄소 | SM50CM6 |  | Al 탈산 | B | 38 | 27 | 53100 | 88.05 | A | A | A |  | 1 | 1 |  | 1520 | 1545 | 5500 |  |  | 5500 | 54.17 | 12 | 101532 | 1625 |  | Y | 41 | 32 | [7 empty] | 정용태 | 2 |  |  |  |  | Y |  | 94.55 | 12-3 | 0 | 141.66 | A |  | 1615 | 3 | 0.15 | 1564 | 1.13 | 77 | 31 | 266 | 4:26 | 25 | 26 | 11 | 0 |  | 0 |  | 510 | N2 | 2022-03-25 04:51 | 2022-03-25 05:38 | 46 | 2022-03-25 04:50 | 48 |  |  |  |  | Y |  |  |  | Y | [5 empty] | 0 | 256.94 | [23 empty] | 305.07 | 0 | A | [9 empty] | 122 | 21 | 165 | 0 | 0 | 153 | 0 | 497 | 0 | 460 | 0 | 0 | 77 | 33
2022-03-24 | B69820 | 2 | 중탄소 | SNCM439P | 교체, 잔강최소화전 | Al 탈산 | B | 5 | 51 | 50650 | 105.52 | A | A |  | C | 1 |  | 1 | 1540 | 1550 | 9500 |  |  | 9500 | 107.45 | 12 | 88410 | 1653 |  | Y | 53 | 48 | [7 empty] | 박용우 | 2 | [6 empty] | 107.55 | 13-1 | 242.79 | 28.73 | A |  | 1644 | 1 | 0.32 | 1572 | 0 | 85 | 36 | 247 | 4:07 | 18 | 23 | 0 | 58 |  | 68.09 | 0 | 0 | AR | 2022-03-25 06:07 | 2022-03-25 06:55 | 48 | 2022-03-25 05:58 | 57 | [12 empty] | 1 |  | 22.2 | 0 | [19 empty] | 1.56 |  |  |  | 0.09 | 0.09 | A | [9 empty] | 1296 | 0 | 828 | 31 | 0 | 0 | 0 | 719 | 0 | 258 | 0 | 0 | 81 | 24 |  |  | 9
2022-03-24 | A70421 | 1 | 고탄소 | SM50CM6 |  | Al 탈산 | B | 21 | 34 | 52500 | 84.47 | A | A | A |  | 1 | 1 |  | 1520 | 1528 | 5700 |  |  | 5700 | 67.37 | 10 | 84610 | 1621 |  | Y | 42 | 29 | [7 empty] | 조관훈 | 2 | [6 empty] | 94.8 | 12-2 | 0 | 149.04 | A |  | 1621 | 3 | 0.15 | 1573 | 1.14 | 86 | 37 | 292 | 4:52 | 25 | 25 | 12 | 0 |  | 0 |  | 510 | N2 | 2022-03-25 05:51 | 2022-03-25 06:39 | 48 | 2022-03-25 05:50 | 49 |  |  |  |  | Y |  |  |  | Y | [5 empty] | 0 | 239.01 | [23 empty] | 306.31 | 0 | A | [9 empty] | 155 | 0 | 0 | 23 | 0 | 157 | 0 | 498 | 0 | 459 | 0 | 0 | 58 | 25
2022-03-24 | A70422 | 1 | 고탄소 | SM50CM6 | 잔강최소화전 | Al 탈산 | B | 30 | 49 | 53900 | 87.63 | A | C | C |  | 1 | 1 |  | 1520 | 1588 | 4300 |  |  | 4300 | 48.68 | 12 | 88330 | 1612 |  | Y | 44 | 44 | [7 empty] | 조관훈 | 2 | [6 empty] | 96.35 | 12-1 | 0 | 160.65 | A |  | 1608 | 3 | 0.17 | 1564 | 1.05 | 77 | 33 | 351 | 5:51 | 25 | 25 | 13 | 0 |  | 0 |  | 400 | N2 | 2022-03-25 06:53 | 2022-03-25 07:41 | 48 | 2022-03-25 06:50 | 50 |  |  |  |  | Y |  |  |  | Y | [5 empty] | 0 | 206.57 | [23 empty] | 0.01 | 0 | A | [9 empty] | 150 | 0 | 103 | 22 | 0 | 185 | 0 | 497 | 0 | 426 | 0 | 0 | 0 | 38
2022-03-24 | B69821 | 2 | 중탄소 | AE4330VM2 | 잔강최소화 | Al 탈산 | B | 29 | 49 | 51200 | 101.95 | A | C |  | C | 1 |  | 1 | 1540 | 1563 | 8200 |  |  | 8200 | 89.55 | 15 | 91569 | 1625 |  | Y | 48 | 42 | [7 empty] | 박용우 | 2 | [6 empty] | 110.5 | 13-5 | 203.53 | 0 | A |  | 1617 | 1 | 0.24 | 1550 | 1.49 | 57 | 3 | 262 | 4:22 | 18 | 19 | 0 | 59 |  | 67.79 | 0 | 0 | AR | 2022-03-25 07:31 | 2022-03-25 08:14 | 43 | 2022-03-25 07:16 | 58 | [12 empty] | 3 |  | 17.89 | 0 | [20 empty] | 1.1 |  |  | 0.01 | 0.01 | B | [9 empty] | 1446 | 0 | 802 | 58 | 0 | 371 | 0 | 1303 | 0 | 415 | 0 | 0 | 144 | 59 |  |  | 9
2022-03-25 | A70423 | 1 | 고탄소 | AE1055MS | 잔강최소화 | Al 탈산 | B | 6 | 4 | 55000 | 86.4 | C | C | C |  | 1 | 1 |  | 1520 | 1554 | 4900 |  |  | 4900 | 57.91 | 10 | 84610 | 1606 |  | Y | 46 | 29 | [7 empty] | 이호남 | 2 |  |  |  |  | Y |  | 94.25 | 12-8 | 0 | 210.87 | A |  | 1606 | 3 | 0.19 | 1570 | 0.95 | 84 | 23 | 262 | 4:22 | 20 | 20 | 14 | 0 |  | 0 |  | 500 | N2 | 2022-03-25 07:53 | 2022-03-25 08:48 | 55 | 2022-03-25 07:52 | 57 |  |  |  |  | Y |  |  |  | Y | [5 empty] | 0 | 189.73 | [23 empty] | 1.64 | 0 | A | [9 empty] | 0 | 0 | 777 | 14 | 0 | 187 | 0 | 497 | 0 | 399 | 0 | 0 | 74 | 41
2022-03-25 | B69822 | 2 | 중탄소 | AE4330VM2 |  | Al 탈산 | B | 37 | 62 | 50100 | 96.28 | C | C |  | C | 1 |  | 1 | 1540 | 1552 | 8200 |  |  | 8200 | 83.31 | 14 | 98424 | 1626 | 363 | Y | 46 | 41 | [7 empty] | 추창도 | 2 |  |  |  |  | Y |  | 107.9 | 12-9 | 268.71 | 0 | A |  | 1618 | 1 | 0.35 | 1560 | 1.31 | 67 | 26 | 331 | 5:31 | 18 | 19 | 0 | 60 |  | 104.04 | 0 | 0 | AR | 2022-03-25 08:44 | 2022-03-25 09:20 | 36 | 2022-03-25 08:33 | 47 | [12 empty] | 2 |  | 25.97 | 0 | [20 empty] | 1.04 |  |  | 0.23 | 0.23 | A | [9 empty] | 1433 | 0 | 815 | 49 | 0 | 343 | 0 | 1110 | 0 | 414 | 0 | 0 | 51 | 37 |  |  | 6
2022-03-25 | A70424 | 1 | 고탄소 | AE1055MS |  | Al 탈산 | B | 38 | 28 | 53200 | 72.5 | C | C | C |  | 1 | 1 |  | 1520 | 1548 | 4500 |  |  | 4500 | 53.19 | 10 | 84610 | 1606 |  | Y | 43 | 27 | [7 empty] | 이호남 | 2 | [8 empty] | 0 | 171.06 | A |  | 1599 | 3 | 0.15 | 1562 | 1.28 | 76 | 23 | 280 | 4:40 | 20 | 20 | 15 | 0 |  | 0 |  | 400 | N2 | 2022-03-25 09:03 | 2022-03-25 09:51 | 48 | 2022-03-25 09:02 | 49 |  |  |  |  | Y |  |  |  | Y | [5 empty] | 0 | 133.91 | [23 empty] | 4.84 | 0 | A | [9 empty] | 0 | 0 | 714 | 26 | 0 | 189 | 0 | 496 | 0 | 399 | 0 | 0 | 0 | 30
2022-03-25 | B69823 | 2 | 중탄소 | AE4330VM2 |  | Al 탈산 | B | 32 | 74 | 50850 | 107.48 | C | C |  | C | 1 |  | 1 | 1540 | 1572 | 8000 |  |  | 8000 | 87.33 | 13 | 91611 | 1621 |  | Y | 52 | 42 | [7 empty] | 추창도 | 2 |  |  |  |  | Y |  | 109.15 | 12-8 | 272.54 | 0 | A |  | 1618 | 1 | 0.39 | 1560 | 0 | 67 | 29 | 510 | 8:30 | 18 | 19 | 0 | 61 |  | 73.95 | 0 | 0 | AR | 2022-03-25 09:59 | 2022-03-25 10:33 | 34 | 2022-03-25 09:46 | 47 | [12 empty] | 4 |  | 21.84 | 0 | [20 empty] | 0.91 |  |  | 0 | 0 | A | [9 empty] | 1551 | 0 | 1161 | 58 | 0 | 371 | 0 | 1104 | 0 | 412 | 0 | 0 | 76 | 29 |  |  | 9
2022-03-25 | A70425 | 1 | 고탄소 | AE1055MS |  | Al 탈산 | B | 21 | 35 | 51900 | 74.42 | C | C | C |  | 1 | 1 |  | 1520 | 1528 | 4900 |  |  | 4900 | 57.91 | 10 | 84610 | 1600 | 358 | Y | 42 | 30 | [7 empty] | 이호남 | 2 | [8 empty] | 0 | 260.26 | A |  | 1595 | 3 | 0.15 | 1554 | 1.28 | 68 | 23 | 293 | 4:53 | 20 | 20 | 16 | 0 |  | 0 |  | 400 | N2 | 2022-03-25 10:13 | 2022-03-25 10:49 | 36 | 2022-03-25 10:12 | 37 |  |  |  |  | Y |  |  |  | Y | [5 empty] | 0 | 150.03 | [23 empty] | 9.05 | 0 | A | [9 empty] | 0 | 0 | 744 | 15 | 0 | 201 | 0 | 496 | 0 | 395 | 0 | 0 | 0 | 38
2022-03-25 | B69824 | 2 | 중탄소 | AE4330VM2 |  | Al 탈산 | B | 5 | 52 | 50800 | 95.95 | C | C |  | C | 1 |  | 1 | 1540 | 1572 | 7600 |  |  | 7600 | 81.73 | 13 | 92985 | 1618 |  | Y | 46 | 40 | [7 empty] | 추창도 | 2 |  |  |  |  | Y |  | 106.8 | 12-10 | 291.35 | 0 | A |  | 1616 | 1 | 0.28 | 1551 | 0 | 58 | 24 | 276 | 4:36 | 18 | 21 | 0 | 62 | 80 | 77.45 | 0 | 0 | AR | 2022-03-25 11:23 | 2022-03-25 11:47 | 24 | 2022-03-25 11:13 | 34 | [12 empty] | 2 |  | 23.94 | 0 | [20 empty] | 1.11 |  |  | 0.16 | 0.16 | A | [9 empty] | 1558 | 0 | 1053 | 22 | 0 | 386 | 0 | 1247 | 0 | 414 | 0 | 0 | 140 | 46 |  |  | 9
2022-03-25 | A70426 | 1 | 고탄소 | AE1055MS |  | Al 탈산 | B | 30 | 50 | 53100 | 73.23 | C | C | C |  | 1 | 1 |  | 1520 | 1529 | 5000 |  |  | 5000 | 49.25 | 12 | 101532 | 1585 |  | Y | 39 | 31 | [7 empty] | 이호남 | 2 |  | Y |  |  |  |  | 103.05 | 12-7 | 0 | 228.7 | A |  | 1590 | 3 | 0.18 | 1550 | 1.21 | 64 | 25 | 295 | 4:55 | 20 | 20 | 17 | 0 |  | 0 |  | 400 | N2 | 2022-03-25 11:33 | 2022-03-25 11:55 | 22 | 2022-03-25 11:31 | 24 |  |  |  |  | Y |  |  |  | Y | [5 empty] | 0 | 154.61 | [23 empty] | 12.57 | 0 | A | [9 empty] | 0 | 0 | 753 | 4 | 0 | 129 | 0 | 498 | 0 | 399 | 0 | 0 | 0 | 25
2022-03-25 | B69825 | 2 | 중탄소 | AE4330VM2 |  | Al 탈산 | B | 29 | 50 | 50650 | 94.68 | C | C |  | C | 1 |  | 1 | 1540 | 1572 | 7700 |  |  | 7700 | 74.85 | 12 | 102876 | 1607 |  | Y | 46 | 39 | [7 empty] | 추창도 | 2 |  |  |  |  | Y |  | 107.25 | 13-1 | 266.23 | 0 | A |  | 1616 | 1 | 0.38 | 1555 | 0 | 62 | 24 | 304 | 5:04 | 18 | 19 | 0 | 63 |  | 47 | 0 | 0 | AR | 2022-03-25 12:26 | 2022-03-25 13:01 | 34 | 2022-03-25 12:15 | 46 | [12 empty] | 2 |  | 16.85 | 0 | [20 empty] | 1.07 |  |  | 0.19 | 0.19 | A | [9 empty] | 1597 | 0 | 1140 | 42 | 0 | 370 | 0 | 1004 | 0 | 415 | 0 | 0 | 85 | 18 |  |  | 9
2022-03-25 | A70427 | 1 | 고탄소 | AE1055MS |  | Al 탈산 | B | 6 | 5 | 54200 | 65.85 | C | C | C |  | 1 | 1 |  | 1520 | 1543 | 4600 |  |  | 4600 | 45.31 | 12 | 101532 | 1586 |  | Y | 37 | 27 | [7 empty] | 이호남 | 2 |  | Y |  |  |  |  | 102.7 | 13-7 | 0 | 107.62 | A |  | 1590 | 3 | 0.18 | 1554 | 1.29 | 68 | 22 | 251 | 4:11 | 20 | 20 | 18 | 0 |  | 0 |  | 400 | N2 | 2022-03-25 12:31 | 2022-03-25 13:06 | 35 | 2022-03-25 12:29 | 37 |  |  |  |  | Y |  |  |  | Y | [5 empty] | 0 | 125.69 | [23 empty] | 0.01 | 0 | A | [9 empty] | 0 | 0 | 698 | 30 | 0 | 129 | 0 | 496 | 0 | 400 | 0 | 0 | 75 | 65
2022-03-25 | B69826 | 2 | 중탄소 | AE4330VM2 |  | Al 탈산 | B | 37 | 63 | 49850 | 96.17 | C | C |  | C | 1 |  | 1 | 1540 | 1549 | 7800 |  |  | 7800 | 63.13 | 15 | 123561 | 1615 |  | Y | 49 | 38 | [7 empty] | 추창도 | 2 |  |  |  |  | Y |  | 107.95 | 12-9 | 208.94 | 0 | A |  | 1615 | 1 | 0.33 | 1556 | 0 | 63 | 28 | 340 | 5:40 | 18 | 19 | 0 | 64 | 55 | 55.97 | 0 | 0 | AR | 2022-03-25 13:41 | 2022-03-25 14:14 | 33 | 2022-03-25 13:32 | 42 | [12 empty] | 2 |  | 18.14 | 0 | [20 empty] | 0.9 |  |  | 0.15 | 0.15 | A | [9 empty] | 1578 | 0 | 1148 | 28 | 0 | 375 | 0 | 1006 | 0 | 414 | 0 | 0 | 88 | 52 |  |  | 9
2022-03-25 | A70428 | 1 | 고탄소 | AE1055MS |  | Al 탈산 | B | 38 | 29 | 52000 | 65.87 | C | C | C |  | 1 | 1 |  | 1520 | 1554 | 4200 |  |  | 4200 | 41.37 | 12 | 101532 | 1592 |  | Y | 35 | 26 | [7 empty] | 이호남 | 2 |  | Y |  |  |  |  | 105.6 | 13-5 | 0 | 170.97 | A |  | 1595 | 3 | 0.15 | 1553 | 1.45 | 67 | 24 | 299 | 4:59 | 20 | 21 | 19 | 0 |  | 0 |  | 400 | N2 | 2022-03-25 13:41 | 2022-03-25 14:17 | 37 | 2022-03-25 13:38 | 39 |  |  |  |  | Y |  |  |  | Y | [5 empty] | 0 | 129.36 | [23 empty] | 0.02 | 0 | A | [9 empty] | 0 | 0 | 764 | 0 | 0 | 183 | 0 | 495 | 0 | 399 | 0 | 0 | 0 | 28
2022-03-25 | B69827 | 2 | 중탄소 | AE4330VM2 |  | Al 탈산 | B | 32 | 75 | 50850 | 102.58 | C | C |  | D | 1 |  | 1 | 1540 | 1556 | 8200 |  |  | 8200 | 88.73 | 12 | 92416 | 1621 |  | N | 49 | 41 | [15 empty] | 101.45 | 12-1 | 248.3 | 0 | A |  | 1614 | 1 | 0.36 | 1554 | 1.32 | 61 | 25 | 204 | 3:24 | 18 | 19 | 0 | 65 |  | 135.01 | 0 | 0 | AR | 2022-03-25 14:49 | 2022-03-25 15:27 | 38 | 2022-03-25 14:32 | 55 |  |  |  |  | Y | [7 empty] | 3 | 4 | 30.09 | 0 | [20 empty] | 0.9 |  |  | 0.17 | 0.17 | A | [9 empty] | 1544 | 10 | 612 | 119 | 0 | 310 | 0 | 1156 | 0 | 414 | 0 | 0 | 155 | 0 |  |  | 9
2022-03-25 | A70429 | 1 | 고탄소 | AE1055MS |  | Al 탈산 | B | 21 | 36 | 51600 | 66.92 | C | D | D |  | 1 | 1 |  | 1520 | 1530 | 5000 |  |  | 5000 | 59.09 | 10 | 84610 | 1594 |  | Y | 40 | 26 | [7 empty] | 이호남 | 2 |  | Y | [6 empty] | 0 | 148.66 | A |  | 1594 | 3 | 0.15 | 1551 | 1.72 | 65 | 23 | 119 | 1:59 | 20 | 20 | 20 | 0 |  | 0 |  | 400 | N2 | 2022-03-25 14:50 | 2022-03-25 15:26 | 36 | 2022-03-25 14:48 | 38 |  |  |  |  | Y |  |  |  | Y | [5 empty] | 0 | 113.23 | [23 empty] | 0.07 | 0 | A | [9 empty] | 0 | 0 | 696 | 8 | 0 | 148 | 0 | 647 | 0 | 500 | 0 | 0 | 52 | 49
2022-03-25 | B69828 | 2 | 중탄소 | AE4330VM2 |  | Al 탈산 | B | 5 | 53 | 51100 | 95.48 | D | D |  | D | 1 |  | 1 | 1540 | 1554 | 8100 |  |  | 8100 | 72.31 | 14 | 112025 | 1632 |  | Y | 47 | 42 | [7 empty] | 김규완 | 2 |  |  |  |  | Y |  | 100.1 | 12-4 | 46 | 0 | A |  | 1616 | 1 | 0.36 | 1549 | 1.59 | 56 | 20 | 253 | 4:13 | 18 | 21 | 0 | 66 |  | 78.28 | 0 | 0 | AR | 2022-03-25 15:58 | 2022-03-25 16:38 | 41 | 2022-03-25 15:48 | 50 |  |  |  |  | Y | [8 empty] | 4.5 | 19.34 | 0 | [20 empty] | 0.62 |  |  | 0.07 | 0.07 | A | [9 empty] | 1435 | 0 | 1084 | 32 | 0 | 308 | 0 | 1552 | 0 | 208 | 0 | 0 | 0 | 55 |  |  | 4
2022-03-25 | A70430 | 1 | 고탄소 | AE1055MS | TUNDISH교체전 | Al 탈산 | B | 30 | 51 | 52900 | 94.45 | D | D | D |  | 1 | 1 |  | 1520 | 1539 | 4600 |  |  | 4600 | 49.96 | 12 | 92076 | 1599 |  | Y | 40 | 24 | [7 empty] | 김덕진 | 2 |  | Y |  |  | N |  | 103.2 | 12-7 | 0 | 65.46 | A |  | 1599 | 3 | 1000 | 1549 | 1.35 | 63 | 24 | 139 | 2:19 | 20 | 34 | 21 | 0 |  | 0 |  | 400 | N2 | 2022-03-25 16:27 | 2022-03-25 16:30 | 3 | 2022-03-25 16:10 | 20 |  |  |  |  | Y |  |  |  | Y | [5 empty] | 0 | 172.31 | [23 empty] | 0.61 | 0 | A | [9 empty] | 0 | 0 | 757 | 0 | 0 | 126 | 0 | 594 | 0 | 499 | 0 | 0 | 149 | 37
2022-03-25 | B69829 | 2 | 중탄소 | AE4330VM2 | TUNDISH교체전 | Al 탈산 | B | 29 | 51 | 50450 | 93.53 | D | D |  | D | 1 |  | 1 | 1540 | 1560 | 8000 |  |  | 8000 | 91.6 | 12 | 87340 | 1621 |  | Y | 49 | 45 | [7 empty] | 김규완 | 2 |  |  |  |  | N |  | 98.35 | 12-2 | 78.06 | 0 | A |  | 1616 | 1 | 0.35 | 1555 | 1.58 | 62 | 24 | 218 | 3:38 | 18 | 19 | 0 | 67 |  | 132.52 | 0 | 0 | AR | 2022-03-25 17:12 | 2022-03-25 17:49 | 37 | 2022-03-25 17:03 | 45 |  |  |  |  | Y | [7 empty] | 1 | 4.5 | 30.23 | 0 | [20 empty] | 0.75 |  |  | 0.07 | 0.07 | A | [9 empty] | 1466 | 0 | 1097 | 55 | 0 | 276 | 0 | 1397 | 0 | 204 | 0 | 0 | 178 | 3 |  |  | 4
2022-03-25 | A70431 | 1 | 고탄소 | STB2 | TUNDISH교체 | Al 탈산 | B | 6 | 6 | 53700 | 76.38 | D | D | D |  | 1 | 1 |  | 1520 | 1574 | 4800 |  |  | 4800 | 56.73 | 10 | 84610 | 1597 |  | Y | 40 | 29 | [7 empty] | 김덕진 | 2 |  | Y |  |  | N |  | 95.8 | 12-9 | 254.06 | 0.03 | A |  | 1597 | 3 | 0.18 | 1552 | 1.32 | 96 | 23 | 146 | 2:26 | 25 | 25 | 22 | 0 |  | 0 |  | 600 | AR | 2022-03-25 17:04 | 2022-03-25 17:53 | 49 | 2022-03-25 17:02 | 51 |  |  |  |  | Y |  |  |  | Y | [5 empty] | 147.93 | 36.56 | [19 empty] | 1.98 |  |  |  | 0.04 | 0 | B | [9 empty] | 0 | 60 | 84 | 14 | 0 | 125 | 0 | 592 | 0 | 500 | 0 | 0 | 152 | 94 |  |  |  |  | 1
2022-03-25 | A70432 | 1 | 고탄소 | STB2 |  | Al 탈산 | B | 38 | 30 | 52600 | 79.97 | D | D | D |  | 1 | 1 |  | 1520 | 1579 | 3700 |  |  | 3700 | 36.44 | 12 | 101532 | 1564 |  | Y | 41 | 23 | [7 empty] | 김덕진 | 2 |  | Y |  |  |  |  | 106.85 | 13-6 | 166.76 | 0 | A |  | 1564 | 3 | 0.16 | 1522 | 1.14 | 66 | 26 | 192 | 3:12 | 25 | 26 | 23 | 0 |  | 0 |  | 450 | AR | 2022-03-25 18:11 | 2022-03-25 18:52 | 41 | 2022-03-25 18:09 | 43 |  |  |  |  | Y |  |  |  | Y | [5 empty] | 133.28 | 42.24 | [20 empty] | 1.38 |  |  | 0.02 | 0 | B | [9 empty] | 0 | 105 | 0 | 0 | 0 | 127 | 0 | 887 | 0 | 599 | 0 | 0 | 108 | 58
2022-03-25 | B69830 | 2 | 중탄소 | SM45CB | TUNDISH교체 | Si 탈산 | B | 37 | 64 | 49650 | 95.05 | D | D |  | D | 1 |  | 1 | 1540 | 1545 | 7600 |  |  | 7600 | 75.18 | 14 | 101091 | 1656 |  | Y | 56 | 40 | [7 empty] | 김규완 | 2 | [8 empty] | 0 | 198.26 | A |  | 1645 | 1 | 0.39 | 1582 | 1.81 | 89 | 44 | 285 | 4:45 | 14 | 18 | 0 | 68 |  | 224.02 | 0 | 0 | N2 | 2022-03-25 18:29 | 2022-03-25 19:23 | 55 | 2022-03-25 18:22 | 61 |  |  |  |  | N | [8 empty] | 5.2 | 0 | 43.99 | [19 empty] | 1.43 |  |  |  | 0.07 | 0.07 | A | [9 empty] | 0 | 0 | 619 | 11 | 0 | 34 | 0 | 804 | 0 | 208 | 0 | 0 | 208 | 23 |  |  | 4 |  | 1
2022-03-25 | A70433 | 1 | 고탄소 | STB2 |  | Al 탈산 | B | 21 | 37 | 51400 | 92.25 | D | D | D |  | 1 | 1 |  | 1520 | 1606 | 3200 |  |  | 3200 | 38.24 | 10 | 83691 | 1569 |  | Y | 40 | 23 | [7 empty] | 김덕진 | 2 |  | Y |  |  | N |  | 98.7 | 12-5 | 310.91 | 0 | A |  | 1569 | 3 | 0.15 | 1521 | 0.96 | 65 | 25 | 144 | 2:24 | 25 | 25 | 24 | 0 |  | 0 |  | 350 | AR | 2022-03-25 19:30 | 2022-03-25 19:58 | 28 | 2022-03-25 19:27 | 31 |  |  |  |  | Y |  |  |  | Y | [5 empty] | 97.34 | 132.32 | [20 empty] | 1.051 |  |  | 0.04 | 0 | A | [9 empty] | 0 | 45 | 228 | 0 | 0 | 128 | 0 | 496 | 0 | 400 | 0 | 0 | 0 | 59
2022-03-25 | B69831 | 2 | 중탄소 | SM45CB |  | Si 탈산 | B | 32 | 76 | 50450 | 78.75 | D | D |  | D | 1 |  | 1 | 1540 | 1564 | 5600 |  |  | 5600 | 61.52 | 12 | 91024 | 1611 | 366 | Y | 40 | 36 | [7 empty] | 김규완 | 2 |  |  |  |  | Y |  | 102.55 | 12-2 | 0 | 114.61 | A |  | 1607 | 1 | 0.33 | 1565 | 1.27 | 72 | 31 | 289 | 4:49 | 14 | 15 | 0 | 69 |  | 268.74 | 0 | 0 | N2 | 2022-03-25 19:29 | 2022-03-25 20:24 | 55 | 2022-03-25 19:23 | 61 |  |  |  |  | N | [8 empty] | 4.2 | 0 | 49.82 | [23 empty] | 0 | 0 | A | [9 empty] | 0 | 0 | 719 | 0 | 0 | 28 | 0 | 706 | 0 | 207 | 0 | 0 | 78 | 31
2022-03-25 | A70434 | 1 | 고탄소 | STB2 |  | Al 탈산 | B | 30 | 52 | 53000 | 84.52 | D | D | D |  | 1 | 1 |  | 1520 | 1538 | 5300 |  |  | 5300 | 52.2 | 12 | 101532 | 1563 |  | Y | 44 | 35 | [7 empty] | 김덕진 |  |  |  | Y |  | N |  | 104 | 12-8 | 240.62 | 0 | A |  | 1563 | 3 | 0.16 | 1563 | 0 | 107 | 24 | 136 | 2:16 | 25 | 25 | 25 | 0 |  | 0 |  | 350 | AR | 2022-03-25 20:22 | 2022-03-25 20:59 | 37 | 2022-03-25 20:20 | 39 |  |  |  |  | Y |  |  |  | Y | [5 empty] | 97.92 | 60.85 | [20 empty] | 0.824 |  |  | 0.02 | 0 | A | [9 empty] | 0 | 37 | 194 | 36 | 0 | 127 | 0 | 944 | 0 | 696 | 0 | 0 | 241 | 40
2022-03-25 | B69832 | 2 | 중탄소 | SM45CB |  | Si 탈산 | B | 5 | 54 | 50050 | 92.6 | D | D |  | D | 1 |  | 1 | 1540 | 1548 | 6400 |  |  | 6400 | 64.84 | 13 | 98708 | 1605 |  | Y | 56 | 42 | [7 empty] | 김규완 | 2 | [6 empty] | 99.05 | 12-2 | 0 | 135.43 | A |  | 1602 | 1 | 0.27 | 1560 | 1.4 | 67 | 28 | 246 | 4:06 | 14 | 15 | 0 | 70 |  | 35.99 | 0 | 0 | N2 | 2022-03-25 20:44 | 2022-03-25 21:27 | 43 | 2022-03-25 20:37 | 50 |  |  |  |  | N | [8 empty] | 5 | 0 | 8.4 | [23 empty] | 0 | 0 | A | [9 empty] | 0 | 0 | 638 | 0 | 0 | 30 | 0 | 707 | 0 | 208 | 0 | 0 | 0 | 11
2022-03-25 | A70435 | 1 | 고탄소 | STB2 |  | Al 탈산 | B | 6 | 7 | 53300 | 80.9 | D | D | D |  | 1 | 1 |  | 1520 | 1562 | 4400 |  |  | 4400 | 52 | 10 | 84610 | 1564 |  | Y | 41 | 27 | [7 empty] | 김덕진 | 2 |  |  | Y |  |  |  | 104.2 | 13-8 | 279.55 | 0 | A |  | 1564 | 3 | 0.16 | 1523 | 1.05 | 67 | 27 | 251 | 4:11 | 25 | 26 | 26 | 0 |  | 0 |  | 350 | AR | 2022-03-25 21:38 | 2022-03-25 22:03 | 25 | 2022-03-25 21:37 | 26 |  |  |  |  | Y |  |  |  | Y | [5 empty] | 107.15 | 46.62 | [20 empty] | 0.847 |  |  | 1.67 | 0 | A | [9 empty] | 0 | 31 | 213 | 38 | 0 | 129 | 0 | 595 | 0 | 497 | 0 | 0 | 0 | 89
2022-03-25 | B69833 | 2 | 중탄소 | SM45CB |  | Si 탈산 | B | 29 | 52 | 50950 | 85.1 | D | D |  | D | 1 |  | 1 | 1540 | 1566 | 5600 |  |  | 5600 | 60.25 | 13 | 92939 | 1610 |  | Y | 41 | 37 | [7 empty] | 김규완 | 2 |  |  |  |  | Y |  | 99.95 | 12-4 | 57.4 | 23.3 | A |  | 1604 | 1 | 0.31 | 1558 | 1.21 | 65 | 26 | 207 | 3:27 | 14 | 17 | 0 | 71 |  | 111.92 | 0 | 0 | N2 | 2022-03-25 21:55 | 2022-03-25 22:26 | 31 | 2022-03-25 21:48 | 38 |  |  |  |  | N | [8 empty] | 4 | 0 | 23.19 | [23 empty] | 0 | 0 | A | [9 empty] | 0 | 0 | 695 | 0 | 0 | 35 | 0 | 707 | 0 | 208 | 0 | 0 | 79 | 17
2022-03-25 | A70436 | 1 | 고탄소 | STB2 |  | Al 탈산 | B | 38 | 31 | 52800 | 81.42 | D | A | A |  | 1 | 1 |  | 1520 | 1573 | 4700 |  |  | 4700 | 46.29 | 12 | 101532 | 1585 |  | Y | 42 | 32 | [7 empty] | 김덕진 | 2 |  | Y |  |  | N |  | 100.35 | 12-8 | 270.87 | 0 | A |  | 1585 | 3 | 0.17 | 1531 | 1.42 | 75 | 36 | 347 | 5:47 | 25 | 25 | 27 | 0 |  | 0 |  | 500 | AR | 2022-03-25 22:43 | 2022-03-25 23:09 | 26 | 2022-03-25 22:41 | 28 |  |  |  |  | Y |  |  |  | Y | [5 empty] | 126.71 | 37.09 | [20 empty] | 0.795 |  |  | 4.23 | 0 | A | [9 empty] | 0 | 30 | 151 | 0 | 0 | 128 | 0 | 588 | 0 | 396 | 0 | 0 | 138 | 14
2022-03-25 | B69834 | 2 | 중탄소 | SM45CB |  | Si 탈산 | B | 37 | 65 | 49000 | 83.82 | D | A |  | A | 1 |  | 1 | 1540 | 1561 | 5400 |  |  | 5400 | 58.69 | 12 | 92010 | 1628 |  | Y | 47 | 39 | [7 empty] | 김규완 | 2 | [6 empty] | 98.6 | 11-10 | 0 | 125.01 | A |  | 1613 | 1 | 0.31 | 1564 | 1.38 | 71 | 33 | 258 | 4:18 | 14 | 15 | 0 | 72 |  | 139.32 | 0 | 0 | N2 | 2022-03-25 22:52 | 2022-03-25 23:30 | 38 | 2022-03-25 22:44 | 46 | [14 empty] | 0 | 26.69 | [23 empty] | 0.14 | 0.14 | A | [9 empty] | 0 | 0 | 668 | 10 | 0 | 26 | 0 | 699 | 0 | 210 | 0 | 0 | 0 | 32
2022-03-25 | A70437 | 1 | 고탄소 | STB2 |  | Al 탈산 | B | 21 | 38 | 52100 | 81.62 | A | A | A |  | 1 | 1 |  | 1520 | 1532 | 5900 |  |  | 5900 | 58.11 | 12 | 101532 | 1565 |  | Y | 44 | 34 |  |  | A70434 |  |  |  |  | 조관훈 | 2 |  | Y |  |  |  |  | 103.35 | 12-10 | 296.79 | 0 | A |  | 1565 | 3 | 0.16 | 1525 | 1.08 | 69 | 33 | 265 | 4:25 | 25 | 25 | 28 | 0 |  | 0 |  | 500 | AR | 2022-03-25 23:45 | 2022-03-26 00:11 | 26 | 2022-03-25 23:44 | 27 |  |  |  |  | Y |  |  |  | Y | [5 empty] | 154.59 | 33.48 | [20 empty] | 1.116 |  |  | 6.19 | 0 | B | [9 empty] | 0 | 0 | 119 | 0 | 0 | 127 | 0 | 694 | 0 | 545 | 0 | 0 | 145 | 0
2022-03-25 | B69835 | 2 | 중탄소 | SM45CB |  | Si 탈산 | B | 32 | 77 | 50700 | 74.85 | A | A |  | A | 1 |  | 1 | 1540 | 1565 | 5000 |  |  | 5000 | 50.92 | 12 | 98188 | 1613 |  | Y | 41 | 31 | [7 empty] | 박용우 | 2 | [8 empty] | 0 | 170.2 | A |  | 1603 | 1 | 0.28 | 1557 | 1.5 | 64 | 26 | 275 | 4:35 | 14 | 15 | 0 | 73 |  | 31.62 | 0 | 0 | N2 | 2022-03-25 23:41 | 2022-03-26 00:32 | 51 | 2022-03-25 23:33 | 59 | [14 empty] | 0 | 8.24 | [23 empty] | 0.16 | 0.16 | A | [9 empty] | 0 | 0 | 219 | 20 | 0 | 33 | 0 | 604 | 0 | 209 | 0 | 0 | 52 | 32
2022-03-25 | A70438 | 1 | 고탄소 | STB2 |  | Al 탈산 | B | 30 | 53 | 53000 | 84.53 | A | A | A |  | 1 | 1 |  | 1520 | 1557 | 5100 |  |  | 5100 | 60.28 | 10 | 84610 | 1569 |  | Y | 42 | 30 |  |  | A70435 |  |  |  |  | 조관훈 | 2 |  |  | Y |  |  |  | 97.8 | 12-1 | 185.83 | 0 | A |  | 1557 | 3 | 0.16 | 1526 | 0.74 | 70 | 31 | 261 | 4:21 | 25 | 25 | 29 | 0 |  | 0 |  | 500 | AR | 2022-03-26 00:47 | 2022-03-26 01:15 | 28 | 2022-03-26 00:46 | 29 |  |  |  |  | Y |  |  |  | Y | [5 empty] | 152.61 | 65.56 | [20 empty] | 0.827 |  |  | 8.71 | 0 | A | [9 empty] | 0 | 31 | 184 | 0 | 0 | 130 | 0 | 839 | 0 | 696 | 0 | 0 | 167 | 0
2022-03-25 | B69836 | 2 | 중탄소 | SM45CB |  | Si 탈산 | B | 5 | 55 | 50400 | 81.53 | A | A |  | A | 1 |  | 1 | 1540 | 1530 | 6100 |  |  | 6100 | 53.26 | 14 | 114537 | 1612 |  | Y | 42 | 34 | [7 empty] | 박용우 | 2 | [8 empty] | 0 | 76.74 | A |  | 1594 | 1 | 0.28 | 1554 | 1.21 | 61 | 25 | 244 | 4:04 | 14 | 14 | 0 | 74 |  | 23.3 | 0 | 0 | N2 | 2022-03-26 00:54 | 2022-03-26 01:36 | 42 | 2022-03-26 00:47 | 49 | [14 empty] | 0 | 6.37 | [23 empty] | 0 | 0 | A | [9 empty] | 0 | 0 | 201 | 0 | 0 | 41 | 0 | 603 | 0 | 259 | 0 | 0 | 143 | 24
2022-03-25 | A70439 | 1 | 고탄소 | STB2 |  | Al 탈산 | B | 6 | 8 | 53500 | 80.68 | A | A | A |  | 1 | 1 |  | 1520 | 1559 | 5300 |  |  | 5300 | 52.2 | 12 | 101532 | 1562 |  | Y | 42 | 31 |  |  | A70436 |  |  |  |  | 조관훈 | 2 |  |  | Y |  |  |  | 104.05 | 13-8 | 232.95 | 0 | A |  | 1562 | 3 | 0.17 | 1525 | 0.95 | 69 | 31 | 317 | 5:17 | 25 | 25 | 30 | 0 |  | 0 |  | 500 | AR | 2022-03-26 01:42 | 2022-03-26 02:16 | 34 | 2022-03-26 01:42 | 34 |  |  |  |  | Y |  |  |  | Y | [5 empty] | 0.17 | 0 | [20 empty] | 0.972 |  |  | 9.85 | 0 | A | [9 empty] | 0 | 29 | 214 | 0 | 0 | 128 | 0 | 693 | 0 | 602 | 0 | 0 | 147 | 55
2022-03-25 | B69837 | 2 | 중탄소 | SM45CB |  | Si 탈산 | B | 29 | 53 | 51100 | 76.87 | A | A |  | A | 1 |  | 1 | 1540 | 1527 | 6200 |  |  | 6200 | 60.7 | 12 | 102144 | 1612 |  | Y | 42 | 34 | [7 empty] | 박용우 | 2 | [6 empty] | 96.3 | 11-10 | 0 | 130.75 | A |  | 1592 | 1 | 0.27 | 1557 | 1.21 | 64 | 24 | 232 | 3:52 | 14 | 14 | 0 | 75 |  | 21.76 | 0 | 0 | N2 | 2022-03-26 02:08 | 2022-03-26 02:37 | 29 | 2022-03-26 02:02 | 36 | [14 empty] | 0 | 6.09 | [23 empty] | 0 | 0 | A | [9 empty] | 0 | 0 | 211 | 0 | 0 | 40 | 0 | 652 | 0 | 416 | 0 | 0 | 137 | 7
2022-03-25 | A70440 | 1 | 고탄소 | STB2 |  | Al 탈산 | B | 38 | 32 | 52500 | 82.95 | A | A | A |  | 1 | 1 |  | 1520 | 1554 | 6000 |  |  | 6000 | 59.09 | 12 | 101532 | 1569 | 361 | Y | 46 | 35 |  |  | A70437 |  |  |  |  | 조관훈 | 2 |  |  | Y |  |  |  | 105.65 | 13-4 | 238.24 | 0 | A |  | 1569 | 3 | 0.16 | 1522 | 1.27 | 66 | 30 | 268 | 4:28 | 25 | 25 | 31 | 0 |  | 0 |  | 400 | AR | 2022-03-26 02:47 | 2022-03-26 03:21 | 33 | 2022-03-26 02:47 | 33 |  |  |  |  | Y |  |  |  | Y | [5 empty] | 119.5 | 38.41 | [20 empty] | 0.844 |  |  | 12.69 | 0 | A | [9 empty] | 0 | 0 | 223 | 25 | 0 | 128 | 0 | 1040 | 0 | 737 | 0 | 0 | 210 | 40
2022-03-25 | B69838 | 2 | 중탄소 | SM45CB |  | Si 탈산 | B | 37 | 66 | 0 | 80.18 | A | A |  | A | 1 |  | 1 | 1540 | 1521 | 6200 |  |  | 6200 | 66.3 | 12 | 93514 | 1608 |  | Y | 42 | 34 | [7 empty] | 박용우 | 2 | [8 empty] | 0 | 171.49 | A |  | 1595 | 1 | 0.25 | 1556 | 1.09 | 63 | 29 | 252 | 4:12 | 14 | 14 | 0 | 76 |  | 24.26 | 0 | 0 | N2 | 2022-03-26 03:12 | 2022-03-26 03:43 | 31 | 2022-03-26 03:05 | 38 | [12 empty] | 1 |  | 0 | 5.74 | [23 empty] | 0.04 | 0.04 | B | [9 empty] | 0 | 0 | 212 | 0 | 0 | 36 | 0 | 500 | 0 | 364 | 0 | 0 | 53 | 0
2022-03-25 | A70441 | 1 | 고탄소 | STB2 |  | Al 탈산 | B | 21 | 39 | 51400 | 78.47 | A | A | A |  | 1 | 1 |  | 1520 | 1538 | 5900 |  |  | 5900 | 58.11 | 12 | 101532 | 1565 |  | Y | 42 | 34 |  |  | A70438 |  |  |  |  | 조관훈 | 2 |  | Y |  |  |  |  | 98.7 | 12-5 | 322.74 | 0 | A |  | 1552 | 3 | 0.16 | 1524 | 0.76 | 68 | 28 | 243 | 4:03 | 25 | 25 | 32 | 0 |  | 0 |  | 400 | AR | 2022-03-26 03:51 | 2022-03-26 04:25 | 34 | 2022-03-26 03:51 | 34 |  |  |  |  | Y |  |  |  | Y | [5 empty] | 118.57 | 39.78 | [20 empty] | 1.121 |  |  | 14.69 | 0 | A | [9 empty] | 0 | 24 | 290 | 0 | 0 | 129 | 0 | 694 | 0 | 550 | 0 | 0 | 147 | 7
2022-03-25 | B69839 | 2 | 중탄소 | SM45CB |  | Si 탈산 | B | 32 | 78 | 50650 | 81.8 | A | A |  | A | 1 |  | 1 | 1540 | 1516 | 7000 |  |  | 7000 | 46.73 | 18 | 149792 | 1612 |  | Y | 42 | 37 | [7 empty] | 박용우 | 2 | [6 empty] | 98.15 | 11-7 | 0 | 209.86 | A |  | 1603 | 1 | 0.25 | 1556 | 1.47 | 63 | 28 | 264 | 4:24 | 14 | 15 | 0 | 77 |  | 94.4 | 0 | 0 | N2 | 2022-03-26 04:18 | 2022-03-26 04:47 | 30 | 2022-03-26 04:10 | 37 | [14 empty] | 0 | 17.29 | [23 empty] | 0 | 0 | A | [9 empty] | 0 | 0 | 150 | 17 | 0 | 36 | 0 | 699 | 0 | 467 | 0 | 0 | 106 | 15
2022-03-25 | A70442 | 1 | 고탄소 | STB2 |  | Al 탈산 | B | 30 | 54 | 53000 | 81.15 | A | A | A |  | 1 | 1 |  | 1520 | 1544 | 5500 |  |  | 5500 | 54.17 | 12 | 101532 | 1565 |  | Y | 42 | 32 |  |  | A70439 |  |  |  |  | 조관훈 | 2 |  | Y |  |  |  |  | 105.7 | 12-9 | 175.71 | 0 | A |  | 1565 | 3 | 0.16 | 1527 | 1 | 71 | 32 | 251 | 4:11 | 25 | 25 | 33 | 0 |  | 0 |  | 400 | AR | 2022-03-26 04:59 | 2022-03-26 05:28 | 28 | 2022-03-26 04:58 | 29 |  |  |  |  | Y |  |  |  | Y | [5 empty] | 119.07 | 50.41 | [20 empty] | 0.866 |  |  | 16.18 | 0 | A | [9 empty] | 0 | 0 | 258 | 0 | 0 | 127 | 0 | 646 | 0 | 493 | 0 | 0 | 96 | 15
2022-03-25 | B69840 | 2 | 중탄소 | SM45C |  | Si 탈산 | B | 5 | 56 | 50400 | 85.38 | A | A |  | A | 1 |  | 1 | 1540 | 1515 | 6900 |  |  | 6900 | 150.17 | 6 | 45948 | 1621 | 358 | Y | 44 | 35 | [7 empty] | 박용우 | 2 |  |  |  |  | Y |  |  |  | 0 | 126.63 | A |  | 1599 | 1 | 0.2 | 1552 | 0 | 59 | 28 | 230 | 3:50 | 15 | 15 | 0 | 78 |  | 100.06 | 0 | 0 | N2 | 2022-03-26 05:27 | 2022-03-26 05:50 | 23 | 2022-03-26 05:17 | 33 | [12 empty] | 1 |  | 0 | 18.92 | [23 empty] | 0.02 | 0.02 | A | [9 empty] | 0 | 0 | 188 | 0 | 0 | 38 | 0 | 602 | 0 | 418 | 0 | 0 | 86 | 40
2022-03-25 | A70443 | 1 | 고탄소 | STB2 |  | Al 탈산 | B | 6 | 9 | 53300 | 82.07 | A | A | C |  | 1 | 1 |  | 1520 | 1579 | 4400 |  |  | 4400 | 52 | 10 | 84610 | 1570 |  | Y | 41 | 25 |  |  | A70440 |  |  |  |  | 조관훈 | 2 |  |  | Y |  |  |  | 93.4 | 12-6 | 80.57 | 0 | A |  | 1570 | 3 | 0.19 | 1523 | 1.24 | 67 | 30 | 286 | 4:46 | 25 | 25 | 34 | 0 |  | 0 |  | 400 | AR | 2022-03-26 06:08 | 2022-03-26 06:33 | 25 | 2022-03-26 06:06 | 27 |  |  |  |  | Y |  |  |  | Y | [5 empty] | 121.14 | 45.82 | [20 empty] | 1.113 |  |  | 0.01 | 0 | A | [9 empty] | 0 | 19 | 245 | 0 | 0 | 128 | 0 | 644 | 0 | 500 | 0 | 0 | 147 | 59
2022-03-25 | B69841 | 2 | 중탄소 | SM45C |  | Si 탈산 | B | 29 | 54 | 51050 | 86.93 | A | A |  | C | 1 |  | 1 | 1540 | 1517 | 7100 |  |  | 7100 | 77.79 | 12 | 91272 | 1584 |  | Y | 45 | 39 | [7 empty] | 박용우 | 2 | [8 empty] | 0 | 161.22 | A |  | 1594 | 1 | 0.27 | 1556 | 1.09 | 63 | 29 | 317 | 5:17 | 15 | 15 | 0 | 79 |  | 15.13 | 0 | 0 | N2 | 2022-03-26 06:34 | 2022-03-26 06:52 | 17 | 2022-03-26 06:26 | 25 |  |  |  |  | N | [8 empty] | 3 | 0 | 5.31 | [23 empty] | 0.13 | 0.13 | A | [9 empty] | 0 | 0 | 238 | 34 | 0 | 32 | 0 | 502 | 0 | 468 | 0 | 0 | 119 | 15
2022-03-25 | A70444 | 1 | 고탄소 | STB2 |  | Al 탈산 | B | 38 | 33 | 52200 | 83.07 | A | C | C |  | 1 | 1 |  | 1520 | 1531 | 5500 |  |  | 5500 | 54.17 | 12 | 101532 | 1560 |  | Y | 42 | 32 | [10 empty] | Y |  |  |  |  | 107.05 | 13-5 | 299.28 | 0 | A |  | 1560 | 3 | 0.16 | 1526 | 0.87 | 70 | 35 | 276 | 4:36 | 25 | 25 | 35 | 0 |  | 0 |  | 400 | AR | 2022-03-26 07:17 | 2022-03-26 07:29 | 12 | 2022-03-26 07:14 | 14 |  |  |  |  | Y |  |  |  | Y | [5 empty] | 120.95 | 53.12 | [20 empty] | 1.165 |  |  | 0.05 | 0 | A | [9 empty] | 0 | 17 | 231 | 0 | 0 | 127 | 0 | 650 | 0 | 517 | 0 | 0 | 75 | 14
2022-03-26 | B69842 | 2 | 중탄소 | SM45C | TUNDISH교체전 | Si 탈산 | B | 37 | 67 | 49450 | 78.55 | C | C |  | C | 1 |  | 1 | 1540 | 1519 | 6500 |  |  | 6500 | 71.39 | 12 | 91052 | 1608 |  | Y | 35 | 32 | [7 empty] | 추창도 | 2 |  |  |  |  | Y |  | 102.45 | 12-3 | 0 | 114.3 | A |  | 1593 | 1 | 0.22 | 1551 | 1.09 | 58 | 29 | 262 | 4:22 | 15 | 15 | 0 | 80 |  | 16.01 | 0 | 0 | N2 | 2022-03-26 07:43 | 2022-03-26 08:02 | 18 | 2022-03-26 07:35 | 27 |  |  |  |  | N | [7 empty] | 2 | 4 | 0 | 4.94 | [23 empty] | 0.18 | 0.18 | A | [9 empty] | 0 | 0 | 281 | 35 | 0 | 32 | 0 | 703 | 0 | 516 | 0 | 0 | 59 | 15 |  |  | 6
2022-03-26 | A70445 | 1 | 고탄소 | STB2 |  | Al 탈산 | B | 21 | 40 | 51700 | 79.77 | C | C | C |  | 1 | 1 |  | 1520 | 1553 | 4300 |  |  | 4300 | 50.82 | 10 | 84610 | 1558 |  | Y | 41 | 26 | [7 empty] | 이호남 | 2 |  | Y | [6 empty] | 156.13 | 0 | A |  | 1558 | 3 | 0.15 | 1519 | 1.05 | 63 | 30 | 254 | 4:14 | 25 | 25 | 36 | 0 |  | 0 |  | 400 | AR | 2022-03-26 08:23 | 2022-03-26 08:38 | 16 | 2022-03-26 08:21 | 18 |  |  |  |  | Y |  |  |  | Y | [5 empty] | 120.43 | 38.23 | [20 empty] | 1.156 |  |  | 1.46 | 0 | A | [9 empty] | 0 | 31 | 198 | 14 | 0 | 127 | 0 | 496 | 0 | 399 | 0 | 0 | 65 | 36
2022-03-26 | B69843 | 2 | 저탄소 | ATA105 | TUNDISH교체 | Al 탈산 | B | 32 | 79 | 50750 | 92.6 | C | C |  | C | 1 |  | 1 | 1555 | 1544 | 8700 |  |  | 8700 | 95.79 | 12 | 90828 | 1666 |  | Y | 47 | 42 | [7 empty] | 추창도 | 2 |  |  |  |  | Y |  |  |  | 0 | 322.11 | A |  | 1670 | 1 | 0.24 | 1595 | 1.87 | 85 | 36 | 301 | 5:01 | 15 | 20 | 0 | 81 |  | 70.53 | 0 | 0 | N2 | 2022-03-26 09:09 | 2022-03-26 09:30 | 22 | 2022-03-26 09:00 | 30 |  |  |  |  | N | [7 empty] | 3 | 4.5 | 0 | 19.84 | [19 empty] | 2.2 |  |  |  | 0.26 | 0.26 | A | [9 empty] | 0 | 0 | 931 | 57 | 0 | 373 | 0 | 908 | 0 | 415 | 0 | 0 | 44 | 37 |  |  | 9 |  | 1
2022-03-26 | A70446 | 1 | 고탄소 | STB2 |  | Al 탈산 | B | 30 | 55 | 52900 | 75.63 | C | C | C |  | 1 | 1 |  | 1520 | 1534 | 5200 |  |  | 5200 | 51.22 | 12 | 101532 | 1556 |  | Y | 42 | 31 | [7 empty] | 이호남 | 2 |  | Y |  |  |  |  | 101.5 | 12-5 | 252.02 | 0 | A |  | 1556 | 3 | 0.16 | 1522 | 1.03 | 66 | 30 | 264 | 4:24 | 25 | 25 | 37 | 0 |  | 0 |  | 400 | AR | 2022-03-26 09:28 | 2022-03-26 09:47 | 19 | 2022-03-26 09:27 | 20 |  |  |  |  | Y |  |  |  | Y | [5 empty] | 119.58 | 18.27 | [20 empty] | 1.024 |  |  | 3.57 | 0 | A | [9 empty] | 0 | 33 | 209 | 0 | 0 | 128 | 0 | 496 | 0 | 399 | 0 | 0 | 76 | 15
2022-03-26 | B69844 | 2 | 저탄소 | ATA105 |  | Al 탈산 | B | 5 | 57 | 50850 | 98.07 | C | C |  | C | 1 |  | 1 | 1555 | 1587 | 6400 |  |  | 6400 | 60.4 | 14 | 105966 | 1639 |  | Y | 54 | 34 | [7 empty] | 추창도 | 2 |  |  |  |  | Y |  | 102.95 | 12-6 | 0 | 251.84 | A |  | 1638 | 1 | 0.25 | 1583 | 1.33 | 73 | 31 | 361 | 6:01 | 15 | 15 | 0 | 82 |  | 40.81 | 0 | 0 | N2 | 2022-03-26 10:13 | 2022-03-26 10:44 | 32 | 2022-03-26 10:04 | 40 |  |  |  |  | N | [7 empty] | 2 | 4 | 0 | 13.88 | [23 empty] | 0.18 | 0.18 | A | [9 empty] | 0 | 0 | 951 | 57 | 0 | 377 | 0 | 802 | 0 | 364 | 0 | 0 | 0 | 48 |  |  | 6
2022-03-26 | A70447 | 1 | 고탄소 | STB2 |  | Al 탈산 | B | 6 | 10 | 52500 | 72.53 | C | C | C |  | 1 | 1 |  | 1520 | 1545 | 4600 |  |  | 4600 | 54.37 | 10 | 84610 | 1564 |  | Y | 40 | 26 | [7 empty] | 이호남 | 2 |  | Y | [6 empty] | 264.68 | 0 | A |  | 1564 | 3 | 0.16 | 1521 | 1.34 | 65 | 26 | 260 | 4:20 | 25 | 25 | 38 | 0 |  | 0 |  | 400 | AR | 2022-03-26 10:38 | 2022-03-26 10:57 | 19 | 2022-03-26 10:37 | 20 |  |  |  |  | Y |  |  |  | Y | [5 empty] | 119.75 | 11.97 | [20 empty] | 0.844 |  |  | 6.02 | 0 | A | [9 empty] | 0 | 38 | 245 | 0 | 0 | 127 | 0 | 497 | 0 | 400 | 0 | 0 | 76 | 49
2022-03-26 | B69845 | 2 | 저탄소 | ATA105 |  | Al 탈산 | B | 29 | 55 | 50750 | 76.83 | C | C |  | C | 1 |  | 1 | 1555 | 1571 | 5000 |  |  | 5000 | 35.26 | 18 | 141792 | 1635 |  | Y | 32 | 29 | [7 empty] | 추창도 | 2 |  |  |  |  | Y |  | 101.45 | 12-5 | 0 | 195.54 | A |  | 1625 | 1 | 0.27 | 1575 | 1.39 | 65 | 20 | 357 | 5:57 | 15 | 16 | 0 | 83 | 55 | 42.01 | 0 | 0 | N2 | 2022-03-26 11:28 | 2022-03-26 12:04 | 36 | 2022-03-26 11:19 | 45 |  |  |  |  | N | [7 empty] | 2 | 5 | 0 | 18.96 | [23 empty] | 0.14 | 0.14 | A | [9 empty] | 0 | 0 | 987 | 46 | 0 | 279 | 0 | 749 | 0 | 364 | 0 | 0 | 0 | 16 |  |  | 6
2022-03-26 | A70448 | 1 | 고탄소 | STB2 |  | Al 탈산 | B | 38 | 34 | 50800 | 75.15 | C | C | C |  | 1 | 1 |  | 1520 | 1550 | 5000 |  |  | 5000 | 49.25 | 12 | 101532 | 1552 |  | Y | 42 | 30 | [7 empty] | 이호남 | 2 |  | Y |  |  |  |  | 109.3 | 13-7 | 207.62 | 0 | A |  | 1552 | 3 | 0.16 | 1514 | 1.19 | 58 | 26 | 186 | 3:06 | 25 | 25 | 39 | 0 |  | 0 |  | 400 | AR | 2022-03-26 11:54 | 2022-03-26 12:05 | 11 | 2022-03-26 11:53 | 12 |  |  |  |  | Y |  |  |  | Y | [5 empty] | 115.11 | 20.22 | [20 empty] | 1.255 |  |  | 8.36 | 0 | A | [9 empty] | 0 | 35 | 289 | 0 | 0 | 126 | 0 | 647 | 0 | 397 | 0 | 0 | 139 | 19
2022-03-26 | B69846 | 2 | 저탄소 | ATA105M2 |  | Al 탈산 | B | 37 | 68 | 49900 | 89.02 | C | C |  | C | 1 |  | 1 | 1555 | 1551 | 5900 |  |  | 5900 | 140.26 | 5 | 42066 | 1634 |  | Y | 40 | 32 | [7 empty] | 추창도 | 3 |  |  |  |  | Y |  | 102.3 | 12-3 | 0 | 240.19 | A |  | 1627 | 1 | 0.38 | 1574 | 1.47 | 61 | 17 | 398 | 6:38 | 15 | 15 | 0 | 84 | 88 | 69.05 | 0 | 0 | N2 | 2022-03-26 12:43 | 2022-03-26 13:11 | 28 | 2022-03-26 12:30 | 41 |  |  |  |  | N | [7 empty] | 2 | 4.5 | 0 | 25.38 | [23 empty] | 0.19 | 0.19 | A | [9 empty] | 69 | 0 | 970 | 46 | 0 | 323 | 0 | 850 | 0 | 364 | 0 | 0 | 0 | 23 |  |  | 6
2022-03-26 | A70449 | 1 | 고탄소 | STB2 |  | Al 탈산 | B | 21 | 41 | 51400 | 102.48 | C | C | C |  | 1 | 1 |  | 1520 | 1539 | 6300 |  |  | 6300 | 62.05 | 12 | 101532 | 1542 |  | Y | 41 | 37 | [7 empty] | 이호남 | 2 |  | Y |  |  |  |  | 109.95 | 13-6 | 268.58 | 0 | A |  | 1542 | 3 | 0.16 | 1542 | 0 | 86 | 25 | 259 | 4:19 | 25 | 25 | 40 | 0 |  | 0 |  | 400 | AR | 2022-03-26 13:34 | 2022-03-26 13:22 | -12 | 2022-03-26 13:09 | 13 |  |  |  |  | Y |  |  |  | Y | [5 empty] | 237.77 | 77.92 | [20 empty] | 1.054 |  |  | 0.02 | 0 | B | [9 empty] | 0 | 26 | 344 | 0 | 0 | 127 | 0 | 649 | 0 | 395 | 0 | 0 | 141 | 0
2022-03-26 | B69847 | 2 | 저탄소 | ATA105M2 | 잔강최소화전 | Al 탈산 | B | 32 | 80 | 50000 | 80.62 | C | C |  | C | 1 |  | 1 | 1555 | 1577 | 5300 |  |  | 5300 | 52.25 | 13 | 101438 | 1635 |  | Y | 37 | 28 | [15 empty] | 102.1 | 11-10 | 0.01 | 196.85 | A |  | 1632 | 1 | 0.32 | 1632 | 0 | 119 | 22 | 367 | 6:07 | 15 | 16 | 0 | 85 |  | 29.4 | 0 | 0 | N2 | 2022-03-26 13:39 | 2022-03-26 14:16 | 36 | 2022-03-26 13:31 | 45 |  |  |  |  | N | [7 empty] | 2 | 4.5 | 0.32 | 19.73 | [23 empty] | 0.17 | 0.17 | A | [9 empty] | 84 | 0 | 909 | 68 | 0 | 407 | 0 | 900 | 0 | 414 | 0 | 0 | 0 | 13
2022-03-26 | A70450 | 1 | 고탄소 | STB2 | TUNDISH교체전 | Al 탈산 | B | 30 | 56 | 52100 | 77.92 | C | C | D |  | 1 | 1 |  | 1520 | 1543 | 5400 |  |  | 5400 | 57.98 | 12 | 93135 | 1560 |  | Y | 40 | 33 | [7 empty] | 이호남 | 2 |  | Y |  |  |  |  | 104.75 | 12-8 | 202.57 | 0 | A |  | 1560 | 3 | 0.16 | 1524 | 0.97 | 68 | 29 | 255 | 4:15 | 25 | 25 | 41 | 0 |  | 0 |  | 400 | AR | 2022-03-26 14:21 | 2022-03-26 14:33 | 12 | 2022-03-26 14:20 | 14 |  |  |  |  | Y |  |  |  | Y | [5 empty] | 118.99 | 41.79 | [20 empty] | 0.951 |  |  | 1.73 | 0 | A | [9 empty] | 0 | 26 | 279 | 0 | 0 | 127 | 0 | 649 | 0 | 521 | 0 | 0 | 137 | 15
2022-03-26 | B69848 | 2 | 저탄소 | LF2M2 | 잔강최소화 | Al 탈산 | B | 5 | 58 | 50150 | 91.48 | C | D |  | D | 1 |  | 1 | 1555 | 1557 | 7300 |  |  | 7300 | 73.43 | 14 | 99409 | 1662 |  | Y | 46 | 38 | [15 empty] | 97.15 | 11-10 | 115.37 | 23.44 | A |  | 1651 | 1 | 0.34 | 1590 | 1.6 | 77 | 13 | 205 | 3:25 | 18 | 19 | 0 | 86 |  | 58.46 | 0 | 0 | AR | 2022-03-26 14:52 | 2022-03-26 15:33 | 41 | 2022-03-26 14:41 | 52 |  |  |  |  | N | [7 empty] | 3 | 4.3 | 14.27 | 0 | [23 empty] | 0.14 | 0.14 | A | [9 empty] | 0 | 0 | 1532 | 56 | 0 | 272 | 0 | 895 | 0 | 206 | 0 | 0 | 55 | 10
2022-03-26 | A70451 | 1 | 고탄소 | STB2 | TUNDISH교체 | Al 탈산 | B | 6 | 11 | 53100 | 83.95 | D | D | D |  | 1 | 1 |  | 1520 | 1534 | 7100 |  |  | 7100 | 83.91 | 10 | 84610 | 1590 |  | Y | 45 | 43 | [7 empty] | 김덕진 | 2 |  | Y |  |  | N |  | 97.75 | 12-10 | 186.5 | 0 | A |  | 1590 | 3 | 0.18 | 1540 | 1.28 | 84 | 32 | 273 | 4:33 | 25 | 25 | 42 | 0 |  | 0 |  | 300 | AR | 2022-03-26 15:34 | 2022-03-26 16:01 | 28 | 2022-03-26 15:33 | 28 |  |  |  |  | Y |  |  |  | Y | [5 empty] | 96.97 | 49.76 | [19 empty] | 1.73 |  |  |  | 3.78 | 0 | B | [9 empty] | 0 | 45 | 234 | 32 | 0 | 125 | 0 | 591 | 0 | 495 | 0 | 0 | 152 | 104 |  |  |  |  | 1
2022-03-26 | B69849 | 2 | 저탄소 | LF2M2 |  | Al 탈산 | B | 29 | 56 | 50850 | 91.3 | D | D |  | D | 1 |  | 1 | 1555 | 1551 | 6700 |  |  | 6700 | 70.73 | 16 | 94725 | 1639 |  | Y | 43 | 37 | [7 empty] | 김규완 | 2 |  |  |  |  | Y |  | 95.95 | 11-9 | 135.46 | 0 | A |  | 1633 | 1 | 0.32 | 1574 | 0 | 61 | 29 | 199 | 3:19 | 18 | 19 | 0 | 87 |  | 62.64 | 0 | 0 | AR | 2022-03-26 15:56 | 2022-03-26 16:31 | 35 | 2022-03-26 15:44 | 46 |  |  |  |  | N | [7 empty] | 1 | 4.5 | 14.65 | 0 | [23 empty] | 0.08 | 0.08 | A | [9 empty] | 0 | 0 | 1328 | 45 | 0 | 263 | 0 | 707 | 0 | 206 | 0 | 0 | 0 | 5
2022-03-26 | A70452 | 1 | 고탄소 | STB2 |  | Al 탈산 | B | 38 | 35 | 52200 | 78.9 | D | D | D |  | 1 | 1 |  | 1520 | 1543 | 5600 |  |  | 5600 | 55.16 | 12 | 101532 | 1564 |  | Y | 40 | 33 | [7 empty] | 김덕진 | 2 | [6 empty] | 103.75 | 13-1 | 294.52 | 0 | A |  | 1564 | 3 | 0.19 | 1525 | 1.03 | 69 | 31 | 264 | 4:24 | 25 | 25 | 43 | 0 |  | 0 |  | 400 | AR | 2022-03-26 16:36 | 2022-03-26 17:01 | 25 | 2022-03-26 16:34 | 27 |  |  |  |  | Y |  |  |  | Y | [5 empty] | 117.28 | 42.7 | [20 empty] | 0.92 |  |  | 6.66 | 0 | A | [9 empty] | 0 | 23 | 280 | 0 | 0 | 137 | 0 | 646 | 0 | 546 | 0 | 0 | 195 | 40
2022-03-26 | B69850 | 2 | 저탄소 | LF2M2 |  | Al 탈산 | B | 37 | 69 | 49100 | 83.22 | D | D |  | D | 1 |  | 1 | 1555 | 1524 | 6900 |  |  | 6900 | 76.07 | 16 | 90700 | 1623 |  | Y | 41 | 35 | [7 empty] | 김규완 | 2 |  |  |  |  | Y |  | 96.7 | 11-7 | 105.06 | 0 | A |  | 1628 | 1 | 0.35 | 1574 | 1.54 | 61 | 27 | 182 | 3:02 | 18 | 18 | 0 | 88 |  | 118.64 | 0 | 0 | AR | 2022-03-26 17:15 | 2022-03-26 17:31 | 16 | 2022-03-26 17:08 | 23 |  |  |  |  | N | [8 empty] | 5 | 24.56 | 0 | [23 empty] | 0 | 0 | A | [9 empty] | 0 | 0 | 755 | 255 | 150 | 60 | 0 | 602 | 0 | 206 | 0 | 0 | 0 | 0
2022-03-26 | A70453 | 1 | 고탄소 | STB2 |  | Al 탈산 | B | 21 | 42 | 51700 | 82.25 | D | D | D |  | 1 | 1 |  | 1520 | 1541 | 5600 |  |  | 5600 | 55.16 | 12 | 101532 | 1568 |  | Y | 41 | 32 | [7 empty] | 김덕진 | 2 |  | Y |  |  |  |  | 104.4 | 12-10 | 208.95 | 0 | A |  | 1568 | 3 | 0.18 | 1522 | 1.18 | 66 | 28 | 413 | 6:53 | 25 | 26 | 44 | 0 |  | 0 |  | 400 | AR | 2022-03-26 17:49 | 2022-03-26 18:06 | 17 | 2022-03-26 17:47 | 19 |  |  |  |  | Y |  |  |  | Y | [5 empty] | 132.06 | 36.48 | [20 empty] | 0.97 |  |  | 0.04 | 0 | A | [9 empty] | 0 | 33 | 300 | 21 | 0 | 145 | 0 | 590 | 0 | 552 | 0 | 0 | 118 | 45
2022-03-26 | B69851 | 2 | 저탄소 | LF2M2 |  | Al 탈산 | B | 32 | 81 | 49850 | 80.48 | D | D |  | D | 1 |  | 1 | 1555 | 1525 | 6500 |  |  | 6500 | 63.39 | 14 | 102540 | 1629 |  | Y | 40 | 33 | [7 empty] | 김규완 | 2 |  |  |  |  | Y |  | 96.95 | 11-5 | 94.85 | 0 | A |  | 1619 | 1 | 0.21 | 1568 | 1.46 | 55 | 20 | 186 | 3:06 | 18 | 18 | 0 | 89 |  | 47.27 | 0 | 0 | AR | 2022-03-26 18:17 | 2022-03-26 18:41 | 24 | 2022-03-26 18:10 | 30 |  |  |  |  | N | [8 empty] | 4.5 | 10.98 | 0 | [23 empty] | 0 | 0 | A | [9 empty] | 0 | 0 | 866 | 21 | 0 | 235 | 0 | 951 | 0 | 208 | 0 | 0 | 55 | 0
2022-03-26 | A70454 | 1 | 고탄소 | STB2 |  | Al 탈산 | B | 30 | 57 | 52700 | 81.12 | D | D | D |  | 1 | 1 |  | 1520 | 1530 | 5700 |  |  | 5700 | 67.37 | 10 | 84610 | 1570 |  | Y | 40 | 36 | [7 empty] | 김덕진 | 2 | [6 empty] | 95.2 | 11-8 | 341.65 | 0 | A |  | 1570 | 3 | 0.18 | 1531 | 1.03 | 75 | 32 | 258 | 4:18 | 25 | 25 | 45 | 0 |  | 0 |  | 400 | AR | 2022-03-26 18:48 | 2022-03-26 19:09 | 21 | 2022-03-26 18:46 | 23 |  |  |  |  | Y |  |  |  | Y | [5 empty] | 119.56 | 49.7 | [20 empty] | 1.277 |  |  | 0 | 0 | A | [9 empty] | 0 | 21 | 201 | 0 | 0 | 148 | 0 | 493 | 0 | 399 | 0 | 0 | 0 | 30
2022-03-26 | B69852 | 2 | 저탄소 | LF2M2 |  | Al 탈산 | B | 5 | 59 | 50300 | 80.53 | D | D |  | D | 1 |  | 1 | 1555 | 1538 | 6700 |  |  | 6700 | 65.67 | 14 | 102030 | 1625 |  | Y | 40 | 34 | [7 empty] | 김규완 | 2 |  |  |  |  | Y |  | 96.6 | 11-9 | 120.83 | 0 | A |  | 1624 | 1 | 0.37 | 1572 | 1.53 | 59 | 23 | 191 | 3:11 | 18 | 18 | 0 | 90 |  | 145.89 | 0 | 0 | AR | 2022-03-26 19:21 | 2022-03-26 19:46 | 26 | 2022-03-26 19:14 | 33 |  |  |  |  | N | [8 empty] | 4.5 | 30.33 | 0 | [23 empty] | 0.04 | 0.04 | A | [9 empty] | 0 | 0 | 852 | 61 | 0 | 206 | 0 | 803 | 0 | 207 | 0 | 0 | 69 | 0
2022-03-26 | A70455 | 1 | 고탄소 | STB2 |  | Al 탈산 | B | 6 | 12 | 52700 | 81.72 | D | D | D |  | 1 | 1 |  | 1520 | 1532 | 5500 |  |  | 5500 | 54.17 | 12 | 101532 | 1561 |  | Y | 43 | 34 | [7 empty] | 김덕진 | 2 |  | Y |  |  | N |  | 102.6 | 13-5 | 340.32 | 0 | A |  | 1561 | 3 | 0.19 | 1514 | 1.24 | 58 | 26 | 275 | 4:35 | 25 | 25 | 46 | 0 |  | 0 |  | 400 | AR | 2022-03-26 19:50 | 2022-03-26 20:07 | 16 | 2022-03-26 19:49 | 18 |  |  |  |  | Y |  |  |  | Y | [5 empty] | 120.04 | 44.87 | [20 empty] | 0.874 |  |  | 19.57 | 0 | A | [9 empty] | 0 | 48 | 235 | 0 | 0 | 273 | 0 | 665 | 0 | 55 | 0 | 0 | 99 | 97
2022-03-26 | B69853 | 2 | 저탄소 | LF2M2 |  | Al 탈산 | B | 29 | 57 | 50300 | 81.05 | D | D |  | D | 1 |  | 1 | 1555 | 1547 | 6600 |  |  | 6600 | 68.37 | 12 | 96531 | 1623 |  | Y | 37 | 33 | [7 empty] | 김규완 | 2 |  |  |  |  | Y |  | 99.1 | 12-2 | 102.47 | 0 | A |  | 1622 | 1 | 0.25 | 1573 | 1.4 | 60 | 23 | 182 | 3:02 | 18 | 19 | 0 | 91 |  | 57.93 | 0 | 0 | AR | 2022-03-26 20:34 | 2022-03-26 20:52 | 18 | 2022-03-26 20:24 | 28 |  |  |  |  | N | [8 empty] | 4.5 | 14.55 | 0 | [23 empty] | 0 | 0 | A | [9 empty] | 0 | 0 | 1131 | 35 | 0 | 210 | 0 | 852 | 0 | 206 | 0 | 0 | 53 | 11
2022-03-26 | A70456 | 1 | 고탄소 | STB2 |  | Al 탈산 | B | 38 | 36 | 51700 | 78.97 | D | D | D |  | 1 | 1 |  | 1520 | 1579 | 4300 |  |  | 4300 | 50.82 | 10 | 84610 | 1561 |  | Y | 40 | 30 | [7 empty] | 김덕진 | 2 |  | Y |  |  | N |  |  |  | 232.16 | 0 | A |  | 1561 | 3 | 0.19 | 1525 | 0.95 | 69 | 29 | 265 | 4:25 | 25 | 25 | 47 | 0 |  | 0 |  | 400 | AR | 2022-03-26 20:55 | 2022-03-26 21:18 | 23 | 2022-03-26 20:54 | 25 |  |  |  |  | Y |  |  |  | Y | [5 empty] | 119.88 | 45.36 | [20 empty] | 1.215 |  |  | 20.95 | 0 | A | [9 empty] | 0 | 20 | 255 | 0 | 0 | 143 | 0 | 747 | 0 | 551 | 0 | 0 | 185 | 51
2022-03-26 | B69854 | 2 | 저탄소 | LF2M2 |  | Al 탈산 | B | 37 | 70 | 49550 | 75.42 | D | D |  | D | 1 |  | 1 | 1555 | 1566 | 5600 |  |  | 5600 | 62.19 | 12 | 90051 | 1629 |  | Y | 38 | 30 | [7 empty] | 김규완 | 2 |  |  |  |  | Y |  | 94.25 | 11-5 | 132.59 | 0 | A |  | 1626 | 1 | 0.3 | 1567 | 1.81 | 54 | 23 | 185 | 3:05 | 18 | 18 | 0 | 92 |  | 145.04 | 0 | 0 | AR | 2022-03-26 21:36 | 2022-03-26 21:59 | 23 | 2022-03-26 21:29 | 31 |  |  |  |  | N | [8 empty] | 5 | 29.81 | 0 | [23 empty] | 0.07 | 0.07 | A | [9 empty] | 0 | 0 | 812 | 50 | 0 | 210 | 0 | 851 | 0 | 208 | 0 | 0 | 54 | 2
2022-03-26 | A70457 | 1 | 고탄소 | STB2 |  | Al 탈산 | B | 21 | 43 | 51200 | 80.75 | D | D | D |  | 1 | 1 |  | 1520 | 1555 | 5200 |  |  | 5200 | 61.46 | 10 | 84610 | 1560 |  | Y | 40 | 31 | [7 empty] | 차승주 | 2 |  | Y |  |  |  |  | 107.1 | 13-3 | 248.71 | 0 | A |  | 1560 | 3 | 0.18 | 1526 | 0.87 | 70 | 23 | 365 | 6:05 | 25 | 25 | 48 | 0 |  | 0 |  | 400 | AR | 2022-03-26 21:58 | 2022-03-26 22:22 | 24 | 2022-03-26 21:56 | 26 |  |  |  |  | Y |  |  |  | Y | [5 empty] | 126.3 | 41.01 | [20 empty] | 0.855 |  |  | 0 | 0 | A | [9 empty] | 0 | 35 | 301 | 0 | 0 | 149 | 0 | 754 | 0 | 592 | 0 | 0 | 272 | 32
2022-03-26 | B69855 | 2 | 저탄소 | LF2M2 |  | Al 탈산 | B | 32 | 82 | 50200 | 78.62 | D | B |  | B | 1 |  | 1 | 1555 | 1576 | 5300 |  |  | 5300 | 56.73 | 12 | 93417 | 1644 | 722 | Y | 34 | 26 | [7 empty] | 김규완 | 2 | [6 empty] | 102.7 | 12-1 | 238.63 | 0 | A |  | 1632 | 1 | 0.24 | 1574 | 1.66 | 61 | 24 | 231 | 3:51 | 18 | 19 | 0 | 93 |  | 34.96 | 0 | 0 | AR | 2022-03-26 22:47 | 2022-03-26 23:05 | 18 | 2022-03-26 22:37 | 27 |  |  |  |  | N | [7 empty] | 3 | 4 | 11.66 | 0 | [23 empty] | 0.04 | 0.04 | A | [9 empty] | 0 | 0 | 641 | 356 | 0 | 529 | 0 | 1255 | 0 | 412 | 0 | 0 | 0 | 0
2022-03-26 | A70458 | 1 | 고탄소 | STB2 |  | Al 탈산 | B | 30 | 58 | 52700 | 79.62 | D | B | B |  | 1 | 1 |  | 1520 | 1545 | 4900 |  |  | 4900 | 48.26 | 12 | 101532 | 1548 |  | Y | 41 | 28 | [7 empty] | 김덕진 | 2 |  | Y |  |  |  |  | 106.4 | 12-9 | 248.62 | 0 | A |  | 1548 | 3 | 0.19 | 1514 | 0.92 | 58 | 27 | 249 | 4:09 | 25 | 25 | 49 | 0 |  | 0 |  | 400 | AR | 2022-03-26 22:58 | 2022-03-26 23:28 | 30 | 2022-03-26 22:56 | 31 |  |  |  |  | Y |  |  |  | Y | [5 empty] | 118.72 | 43.65 | [20 empty] | 0.752 |  |  | 1.27 | 0 | A | [9 empty] | 0 | 9 | 307 | 0 | 0 | 126 | 0 | 841 | 0 | 594 | 0 | 0 | 109 | 58
2022-03-26 | B69856 | 2 | 저탄소 | LF2M2 | TUNDISH교체전 | Al 탈산 | B | 5 | 60 | 49750 | 74.4 | B | B |  | B | 1 |  | 1 | 1555 | 1572 | 5200 |  |  | 5200 | 51.57 | 15 | 100827 | 1643 |  | Y | 35 | 26 | [7 empty] | 임승우 | 2 |  |  |  |  | Y |  |  |  | 166.09 | 0 | A |  | 1631 | 1 | 0.26 | 1574 | 1.78 | 61 | 22 | 228 | 3:48 | 18 | 19 | 0 | 94 |  | 33.74 | 0 | 0 | AR | 2022-03-26 23:42 | 2022-03-27 00:05 | 23 | 2022-03-26 23:34 | 32 |  |  |  |  | N | [7 empty] | 2 | 4.5 | 10.82 | 0 | [23 empty] | 0.05 | 0.05 | A | [9 empty] | 0 | 0 | 616 | 23 | 0 | 383 | 0 | 649 | 0 | 155 | 0 | 0 | 0 | 6
2022-03-26 | A70459 | 1 | 고탄소 | STB2 |  | Al 탈산 | B | 6 | 13 | 52000 | 81.65 | B | B | B |  | 1 | 1 |  | 1520 | 1532 | 5700 |  |  | 5700 | 56.14 | 12 | 101532 | 1557 |  | Y | 41 | 37 | [7 empty] | 김형철 | 2 |  | Y |  |  |  |  | 102.4 | 13-5 | 303.01 | 0 | A |  | 1557 | 3 | 0.19 | 1516 | 1.05 | 60 | 25 | 258 | 4:18 | 25 | 25 | 50 | 0 |  | 0 |  | 400 | AR | 2022-03-27 00:02 | 2022-03-27 00:32 | 30 | 2022-03-27 | 32 |  |  |  |  | Y |  |  |  | Y | [5 empty] | 119.66 | 52.1 | [20 empty] | 0.6 |  |  | 0.01 | 0 | A | [9 empty] | 0 | 43 | 301 | 0 | 0 | 125 | 0 | 698 | 0 | 498 | 0 | 0 | 108 | 110
2022-03-26 | B69857 | 2 | 중탄소 | SRD1 | TUNDISH교체 | Al 탈산 | B | 29 | 58 | 50350 | 92.53 | B | B |  | B | 1 |  | 1 | 1540 | 1539 | 8400 |  |  | 8400 | 92.14 | 12 | 91169 | 1650 |  | Y | 44 | 39 | 턴디쉬 첫차지 출강온도 낮아 9탭사용.. | [6 empty] | 임승우 | 2 |  |  |  |  | Y |  | 100.95 | 12-3 | 0 | 149.07 | A |  | 1638 | 1 | 0.27 | 1577 | 1.44 | 84 | 38 | 293 | 4:53 | 15 | 21 | 0 | 95 |  | 70.16 | 0 | 0 | N2 | 2022-03-27 01:04 | 2022-03-27 01:34 | 31 | 2022-03-27 00:54 | 40 |  |  |  |  | N | [8 empty] | 4 | 0 | 19.75 | [16 empty] | 0.8 |  |  | 1.8 |  |  |  | 0.16 | 0.16 | A | [9 empty] | 1478 | 0 | 0 | 30 | 0 | 270 | 0 | 801 | 0 | 205 | 0 | 0 | 57 | 7 |  |  | 5 |  | 1
2022-03-26 | A70460 | 1 | 고탄소 | STB2 |  | Al 탈산 | B | 38 | 37 | 51900 | 91.1 | B | B | B |  | 1 | 1 |  | 1520 | 1546 | 5500 |  |  | 5500 | 54.17 | 12 | 101532 | 1559 |  | Y | 47 | 38 | [7 empty] | 김형철 | 2 |  |  | Y |  |  |  | 106.9 | 13-4 | 257.73 | 0 | A |  | 1559 | 3 | 0.18 | 1523 | 0.86 | 67 | 27 | 288 | 4:48 | 25 | 25 | 51 | 0 |  | 0 |  | 400 | AR | 2022-03-27 01:12 | 2022-03-27 01:36 | 23 | 2022-03-27 01:10 | 26 |  |  |  |  | Y |  |  |  | Y | [5 empty] | 123.3 | 66.85 | [20 empty] | 0.925 |  |  | 0.11 | 0 | A | [9 empty] | 0 | 55 | 334 | 0 | 0 | 128 | 0 | 906 | 0 | 658 | 0 | 0 | 43 | 53
2022-03-26 | B69858 | 2 | 중탄소 | SRD1 |  | Al 탈산 | B | 37 | 71 | 49700 | 83.53 | B | B |  | B | 1 |  | 1 | 1540 | 1572 | 5700 |  |  | 5700 | 58.34 | 12 | 97700 | 1623 |  | Y | 39 | 31 | [7 empty] | 임승우 | 2 | [6 empty] | 103.5 | 12-3 | 0 | 32.78 | A |  | 1611 | 1 | 0.26 | 1558 | 1.29 | 65 | 32 | 274 | 4:34 | 15 | 16 | 0 | 96 |  | 53.46 | 0 | 0 | N2 | 2022-03-27 02:06 | 2022-03-27 02:39 | 32 | 2022-03-27 01:55 | 44 |  |  |  |  | N | [8 empty] | 4.5 | 0 | 15.84 | [23 empty] | 0.07 | 0.07 | A | [9 empty] | 1371 | 0 | 256 | 40 | 0 | 429 | 0 | 951 | 0 | 206 | 0 | 0 | 90 | 6
2022-03-26 | A70461 | 1 | 고탄소 | STB2 |  | Al 탈산 | B | 21 | 44 | 51200 | 82.87 | B | B | B |  | 1 | 1 |  | 1520 | 1537 | 6000 |  |  | 6000 | 70.91 | 10 | 84610 | 1555 | 359 | Y | 43 | 39 | [7 empty] | 김형철 | 2 |  | Y |  |  |  |  | 107.9 | 13-3 | 208.77 | 0 | A |  | 1555 | 3 | 0.19 | 1520 | 0.9 | 64 | 29 | 299 | 4:59 | 25 | 25 | 52 | 0 |  | 0 |  | 400 | AR | 2022-03-27 02:30 | 2022-03-27 02:42 | 12 | 2022-03-27 02:28 | 14 |  |  |  |  | Y |  |  |  | Y | [5 empty] | 125.09 | 43.08 | [20 empty] | 1.152 |  |  | 0 | 0 | A | [9 empty] | 0 | 55 | 281 | 0 | 0 | 125 | 0 | 896 | 0 | 640 | 0 | 0 | 65 | 72
2022-03-26 | B69859 | 2 | 중탄소 | SRD1 |  | Al 탈산 | B | 32 | 83 | 50650 | 85.58 | B | B |  | B | 1 |  | 1 | 1540 | 1534 | 7200 |  |  | 7200 | 106.69 | 8 | 67488 | 1622 |  | Y | 42 | 36 | [7 empty] | 임승우 | 2 | [6 empty] | 101.55 | 11-9 | 0 | 219.86 | A |  | 1609 | 1 | 0.28 | 1554 | 1.47 | 61 | 25 | 287 | 4:47 | 15 | 16 | 0 | 97 | 100 | 68.57 | 0 | 0 | N2 | 2022-03-27 03:08 | 2022-03-27 03:44 | 36 | 2022-03-27 02:58 | 46 |  |  |  |  | N | [8 empty] | 4 | 0 | 17.67 | [23 empty] | 0.22 | 0.22 | A | [9 empty] | 1417 | 0 | 154 | 26 | 0 | 305 | 0 | 754 | 0 | 207 | 0 | 0 | 58 | 20
2022-03-26 | A70462 | 1 | 고탄소 | STB2 |  | Al 탈산 | B | 30 | 59 | 52700 | 82.07 | B | B | B |  | 1 | 1 |  | 1520 | 1531 | 5600 |  |  | 5600 | 110.31 | 6 | 50766 | 1567 |  | Y | 42 | 36 | [7 empty] | 김형철 | 2 |  | Y |  |  |  |  | 102.9 | 12-5 | 300.32 | 0 | A |  | 1567 | 3 | 0.19 | 1521 | 1.21 | 65 | 28 | 275 | 4:35 | 25 | 25 | 53 | 0 |  | 0 |  | 400 | AR | 2022-03-27 03:25 | 2022-03-27 03:48 | 23 | 2022-03-27 03:23 | 25 |  |  |  |  | Y |  |  |  | Y | [5 empty] | 125.65 | 39.68 | [20 empty] | 1.208 |  |  | 0.03 | 0 | B | [9 empty] | 0 | 18 | 237 | 0 | 0 | 127 | 0 | 592 | 0 | 451 | 0 | 0 | 0 | 24
2022-03-26 | B69860 | 2 | 중탄소 | SRD1 |  | Al 탈산 | B | 5 | 61 | 50200 | 87.98 | B | B |  | B | 1 |  | 1 | 1540 | 1508 | 7300 |  |  | 7300 | 492.38 | 2 | 14826 | 1627 |  | Y | 41 | 36 | [7 empty] | 임승우 | 2 | [6 empty] | 94 | 11-6 | 0 | 159.18 | A |  | 1614 | 1 | 0.3 | 1551 | 1.49 | 58 | 28 | 300 | 5:00 | 15 | 16 | 0 | 98 |  | 102.02 | 0 | 0 | N2 | 2022-03-27 04:23 | 2022-03-27 04:47 | 24 | 2022-03-27 04:11 | 36 |  |  |  |  | N | [7 empty] | 3 | 4.5 | 0 | 26.88 | [23 empty] | 0.36 | 0.36 | A | [9 empty] | 262 | 848 | 80 | 0 | 29 | 280 | 0 | 1155 | 0 | 515 | 0 | 0 | 69 | 25
2022-03-26 | A70463 | 1 | 고탄소 | AE1055LS |  | Al 탈산 | B | 6 | 14 | 52800 | 65 | B | B | B |  | 1 | 1 |  | 1520 | 1549 | 5900 |  |  | 5900 | 697.4 | 1 | 8460 | 1553 |  | Y | 42 | 0 | [7 empty] | 김형철 | 2 |  | Y |  |  |  |  | 108.7 | 14-2 | 203 |  | A |  | 1553 | 3 | 0.15 | 1515 | 0.71 | 31 | 31 | 300 | 5:00 | 25 | 25 | 55 | 0 |  | 0 |  |  | N2 | 2022-03-27 04:32 | 2022-03-27 04:50 | 18 | 2022-03-27 04:30 | 20 |  |  |  |  | Y |  |  |  | Y | [5 empty] | 121.73 | 25.58 | [23 empty] | 2.16 |  | A | [9 empty] | 0 | 25 | 313 | 0 | 0 | 128 | 0 | 1048 | 0 | 743 | 0 | 0 | 140 | 80
2022-03-26 | A70464 | 1 | 고탄소 | AE1055LS |  | Al 탈산 | B | 38 | 38 | 51700 | 77 | B | B | B |  | 1 | 1 |  | 1520 | 1538 | 5600 |  |  | 5600 | 661.94 | 1 | 8460 | 1561 |  | Y | 42 | 0 | [7 empty] | 김형철 | 2 | [6 empty] | 102.15 | 12-9 | 273 |  | A |  | 1561 | 3 | 0.19 | 1524 | 1.09 | 40 | 31 | 240 | 4:00 | 25 | 25 | 55 | 0 |  | 0 |  |  | N2 | 2022-03-27 05:30 | 2022-03-27 04:50 | -40 | 2022-03-27 05:29 | -39 |  |  |  |  | Y |  |  |  | Y | [5 empty] | 119.5 | 25.58 | [23 empty] | 2.16 |  | A | [9 empty] | 0 | 33 | 226 | 0 | 0 | 125 | 0 | 754 | 0 | 561 | 0 | 0 | 0 | 50
2022-03-26 | B69861 | 2 | 중탄소 | SRD1 |  | Al 탈산 | B | 29 | 59 | 50150 | 86 | B | B |  | B | 1 |  | 1 | 1540 | 1526 | 7300 |  |  | 7300 | 984.76 | 1 | 7413 | 1632 |  | Y | 40 | 0 | [7 empty] | 임승우 | 2 | [6 empty] | 101.55 | 12-4 |  | 236 | A |  | 1621 | 1 | 0.28 | 1565 | 1.51 | 72 | 28 | 300 | 5:00 | 15 | 15 |  |  | 100 | 0 |  |  | N2 | 2022-03-27 05:42 | 2022-03-27 05:54 | 12 | 2022-03-27 05:31 | 23 |  |  |  |  | N | [8 empty] | 4 |  | 14.63 | [23 empty] | 0.03 | 0.03 | A | [9 empty] | 1215 | 0 | 0 | 11 | 0 | 325 | 0 | 899 | 0 | 206 | 0 | 0 | 58 | 7
2022-03-26 | B69862 | 2 | 중탄소 | SRD1 | 연주종료 | Al 탈산 | B | 37 | 72 |  | 97 | B | C |  | C | 1 |  | 1 | 1540 | 1520 | 6500 |  |  | 6500 | 876.84 | 1 | 7413 | 1624 |  |  | 41 | 0 | [7 empty] | 임승우 | 2 | [8 empty] | 79 | 145 | A |  | 1624 | 1 | 0.28 | 1562 | 1.61 | 69 | 0 | 300 | 5:00 | 15 | 16 |  |  | 100 | 0 |  |  | N2 | 2022-03-27 06:56 | 2022-03-27 06:56 |  | 2022-03-27 06:46 | [5 empty] | N | [8 empty] | 4 |  | 15.48 | [25 empty] | A | [9 empty] | 1051 | 0 | 154 | 0 | 0 | 128 | 0 | 514 | 0 | 0 | 0 | 0 | 124 | 0
2022-03-26 | A70465 | 1 | 고탄소 | AE1055LS |  | Al 탈산 | B | 21 | 45 | 52000 | 73 | B | C | C |  | 1 | 1 |  | 1520 | 1540 | 5700 |  |  | 5700 | 673.76 | 1 | 8460 | 1560 |  | Y | 42 | 0 | [7 empty] | 양성호 | 2 |  | Y | [6 empty] | 230 |  | A |  | 1562 | 3 | 0.2 | 1525 | 1.06 | 41 | 28 | 300 | 5:00 | 25 | 25 | 57 | 0 |  | 0 |  |  | N2 | 2022-03-27 06:42 | 2022-03-27 03:48 | -174 | 2022-03-27 06:40 | -172 |  |  |  |  | Y |  |  |  | Y | [5 empty] | 120.5 | 26.05 | [20 empty] | 1.208 |  |  | 3.15 |  | A | [9 empty] | 0 | 0 | 260 | 0 | 0 | 127 | 0 | 865 | 0 | 667 | 0 | 0 | 180 | 0
[6 empty] | 25.51 |  |  |  |  | 89.64 | [8 empty] | 1554 | [7 empty] | 1615 |  | 98.63 |  | 34 |  | 1.18 | [8 empty] | 26.55 | 17.31 |  | 27.99 |  |  |  | 140 | 172 | 100 / 0 / 0 / 0 |  | 1612 | RH점유율 : 52.11 |  | 1561 |  | 70 | 29 |  | 4:53 |  |  |  |  | 100.427 | 33.45 |  | 562.74 | [20 empty] | 65.42 | 111.69 | [16 empty] | 0.8 | 0.8 | 0.98 | 1.95 | 0.97 |  |  | 9 | 5.45 |  |  |  | 8.282 | 26.446 | 52.415 | 0.243 | 7.604 | 2.228 | [17 empty] | 1.935352 |  | 554

## Sheet2 (hidden)
Si 탈산 | EAF | 출강구 막힘
Al 탈산 | LHF | 전극연결/조정
| 탈가스 | 열간 보수
| 래들 | PDC
| 연주 | 전극절손
작업지연(탈P, 탈산, 승온작업 등)
중단(조업트러블, 고철산적, 등의 중단)
중단(기계)
중단(전기)
도착온도 낮음
중단(전기)
합금철 투입구 막힘
합금철 투입량 많음
성분 오버
LHF Tap 기준 준수
래들 Ar 안나옴(확인/교체)
전극절손
Slag 제재 작업(EAF Slag 이월 과다)
잔강이월 및 Slag 유재
중단(기계)
RH/VD 보수
크로스 작업
저속강종 INGOT 생산
감압시간 지연
성분오버
재진공(온도 높을 경우)
와이어 다량 투입
T/D △T 높아 감속 주입
중단(기계)
중단(전기)
클로깅
기능성 내화물 교체(PP/하부노즐/상부노즐 등)
래들 부족
열간보수(블럭 류)
래들 노즐 이물질 제거
TCM 설비 이상
매니플레이터 이상
래들 터렛 이상(래들 교체 지연)
중단(기계)
중단(전기)
내화물 이상