## Sheet
HEAT NO | 강종명 | LADLE NO | 기준일자 | 작업조 | LADLE구분 | 사용횟수/대보수후 | 사용횟수/중보수후 | P/P교체내역 | P/P | pp교체 | P/P잔존 | PP작업자 | CN작업자 | P.P 첨부파일 | 투입온도 | 상부노즐 | 상부 노즐 교체 | 하부노즐 | 하부 노즐 교체 | 하부노즐 교체사유 | 노즐경(Φ) | 플레이트 | 플레이트교체 | 하부노즐지그사용 | 이상 침식 확인/원형침식 | 이상 침식 확인/수직목지 침식 | 이상 침식 확인/수평목지 침식 | 이상 침식 확인/연와탈락/기타 | 이상 침식 확인/S/B 상태 | 이상 침식 확인/체크밸브 | 이상 침식 확인/첨부파일 | 이상 침식 확인/특기사항 | LADLE/개공 | LADLE/파이프개수 | 작업시각/전기로출강시작 | 작업시각/투입 | 작업시각/회수 | 작업시각/주입완료 | 작업시각/투입-회수 | 작업시각/회수-주입완료 | 작업시각/출강대기시간 | 작업시각/용강보유시간(분) | 작업시각/용강보유시간(수정) | 특기사항 | 수직가열대/No. | 수직가열대/가열시작 | 수직가열대/가열종료 | 수직가열대/가열시간 | 수직가열대/온도측정 | /이동시간 | 수평가열대/No. | 수평가열대/가열시작 | 수평가열대/가열종료 | 수평가열대/가열시간 | 온도측정 (수평가열종료후)/내부 | 온도측정 (수평가열종료후)/바닥철피 | 온도측정 (수평가열종료후)/M/L 철피 | 온도측정 (수평가열종료후)/S/L 철피 | /대기시간
B42784 | SM45CR2 | 1 | 2018-01-01 | B |  | 42 | 0 |  | 7 |  |  | 윤석재 |  |  | 1083 | 2 |  | 2 |  |  | 55 | 2 |  |  | 양호 | 양호 | 양호 | 양호 | 양호 | 미정 |  |  | Y |  | 2018-01-01 09:39 | 2018-01-01 09:25 | 2018-01-01 12:48 | 2018-01-01 12:25 | 62 | 23 | 14 | 167 | 203 | AR-10.4
B42788 | SCM440 | 1 | 2018-01-01 | B |  | 43 | 0 |  | 8 |  |  | 윤석재 |  |  | 1076 | 3 |  | 3 |  |  | 55 | 3 |  |  | 양호 | 양호 | 양호 | 양호 | 양호 | 미정 |  |  | Y |  | 2018-01-01 13:52 | 2018-01-01 13:37 | 2018-01-01 17:25 | 2018-01-01 17:03 | 49 | 22 | 15 | 191 | 228 | AR-10.45
B42792 | SCM440HM2 | 1 | 2018-01-01 | C |  | 44 | 0 |  | 9 |  |  | 최용선 |  |  | 1087 | 4 |  | 4 | YES |  | 55 | 4 | YES |  | 양호 | 양호 | 양호 | 양호 | 양호 | 미정 |  |  | Y |  | 2018-01-01 18:30 | 2018-01-01 18:12 | 2018-01-01 21:44 | 2018-01-01 21:26 | 47 | 18 | 18 | 176 | 212 | AR-10.55
A42797 | SCR420HQ | 1 | 2018-01-01 | A |  | 45 | 0 |  | 10 |  |  | 강상완 |  |  | 1132 | 5 |  | 1 |  |  | 55 | 1 |  |  | 양호 | 양호 | 양호 | 양호 | 양호 | 미정 |  |  | Y |  | 2018-01-01 22:16 | 2018-01-01 22:05 | 2018-01-02 01:40 | 2018-01-02 01:08 | 21 | 32 | 11 | 172 | 215 | AR-10.20
A42801 | SCR420HQ | 1 | 2018-01-01 | A |  | 46 | 0 |  | 11 |  |  | 강상완 |  |  | 1132 | 6 |  | 2 |  |  | 55 | 2 |  |  | 양호 | 양호 | 양호 | 양호 | 양호 | 미정 |  |  | Y |  | 2018-01-02 02:12 | 2018-01-02 02:00 | 2018-01-02 05:17 | 2018-01-02 04:52 | 20 | 25 | 12 | 160 | 197 | AR-10.40
A42805 | SM48CM1 | 1 | 2018-01-02 | B |  | 47 | 0 |  | 12 | YES | 150 | 강상완 |  | 2EE16A7B9FDF4788A87DE551E305E9B9 | 1083 | 7 |  | 3 | YES |  | 55 | 3 | YES |  | 양호 | 양호 | 양호 | 양호 | 양호 | 미정 |  |  | Y |  | 2018-01-02 06:23 | 2018-01-02 06:10 | 2018-01-02 09:30 | 2018-01-02 09:06 | 53 | 24 | 14 | 162 | 200 | AR-10.5
A42809 | 42CRMO4MS2 | 1 | 2018-01-02 | B |  | 48 | 0 | 외삽4 | 1 |  |  | 우설식 |  |  | 1076 | 8 |  | 1 |  |  | 55 | 1 |  | O | 양호 | 양호 | 양호 | 양호 | 양호 | 미정 |  |  | N | 1 | 2018-01-02 10:44 | 2018-01-02 10:20 | 2018-01-02 14:05 | 2018-01-02 14:01 | 50 | 4 | 24 | 197 | 225 | AR-9.6 P/P170823-10 (190)
A42813 | 42CRMO4MS2 | 1 | 2018-01-02 | C |  | 49 | 0 |  | 2 |  |  | 최용선 |  |  | 1077 | 9 |  | 2 |  |  | 55 | 2 |  |  | 양호 | 양호 | 양호 | 양호 | 양호 | 미정 |  |  | Y |  | 2018-01-02 15:24 | 2018-01-02 15:12 | 2018-01-02 18:55 | 2018-01-02 18:36 | 67 | 19 | 12 | 192 | 223 | AR-10.2
A42817 | AE1055LS | 1 | 2018-01-02 | C |  | 50 | 0 |  | 3 |  |  | 최용선 |  |  | 1077 | 10 |  | 3 |  |  | 55 | 3 |  |  | 양호 | 양호 | 양호 | 양호 | 양호 | 미정 |  |  | Y |  | 2018-01-02 20:00 | 2018-01-02 19:43 | 2018-01-02 23:17 | 2018-01-02 22:59 | 48 | 18 | 17 | 178 | 214 | AR-10.1
A42821 | AE1055LS | 1 | 2018-01-02 | A |  | 51 | 0 |  | 4 |  |  | 강상완 |  |  | 1128 | 11 |  | 4 | YES |  | 55 | 4 | YES |  | 양호 | 양호 | 양호 | 양호 | 양호 | 미정 |  |  | Y |  | 2018-01-03 01:06 | 2018-01-03 00:28 | 2018-01-03 04:00 | 2018-01-03 03:36 | 71 | 24 | 38 | 149 | 212 | AR-9.90
A42825 | SM45CB | 1 | 2018-01-02 | A |  | 52 | 0 |  | 5 |  |  | 강상완 |  |  | 1126 | 12 |  | 1 |  |  | 55 | 1 |  |  | 양호 | 양호 | 양호 | 양호 | 양호 | 미정 |  |  | Y |  | 2018-01-03 05:16 | 2018-01-03 04:50 | 2018-01-03 08:40 | 2018-01-03 08:21 | 50 | 19 | 26 | 185 | 230 | AR-10.10
A42829 | STB2 | 1 | 2018-01-03 | B |  | 53 | 0 |  | 6 |  |  | 윤석재 |  |  | 1087 | 13 |  | 2 |  |  | 55 | 2 |  |  | 양호 | 양호 | 양호 | 양호 | 양호 | 미정 |  |  | Y |  | 2018-01-03 09:37 | 2018-01-03 09:05 | 2018-01-03 12:50 | 2018-01-03 12:28 | 25 | 22 | 32 | 171 | 225 | AR-10
A42833 | STB2 | 1 | 2018-01-03 | B |  | 54 | 0 |  | 7 |  |  | 우설식 |  |  | 1086 | 14 |  | 3 |  |  | 55 | 3 |  |  | 양호 | 양호 | 양호 | 양호 | 양호 | 미정 |  |  | Y |  | 2018-01-03 13:48 | 2018-01-03 13:26 | 2018-01-03 17:05 | 2018-01-03 16:46 | 36 | 19 | 22 | 179 | 219 | AR-9.85
A42837 | STB2 | 1 | 2018-01-03 | D |  | 55 | 0 |  | 8 |  |  | 장신일 |  |  | 1087 | 15 |  | 4 | YES |  | 55 | 4 | YES |  | 양호 | 양호 | 양호 | 양호 | 양호 | 미정 |  |  | Y |  | 2018-01-03 18:08 | 2018-01-03 17:55 | 2018-01-03 21:34 | 2018-01-03 21:12 | 50 | 22 | 13 | 184 | 219 | AR-9.85
A42841 | STB2 | 1 | 2018-01-03 | A |  | 56 | 0 | 외삽5 | 1 |  |  | 장신일 |  |  | 1124 | 16 |  | 1 |  |  | 55 | 1 |  | O | 양호 | 양호 | 양호 | 양호 | 양호 | 미정 |  |  | Y |  | 2018-01-03 22:35 | 2018-01-03 22:25 | 2018-01-04 01:53 | 2018-01-04 01:37 | 51 | 16 | 10 | 182 | 208 | AR-9.70 P/P 171127-5(221)
A42845 | SCR420HB2 | 1 | 2018-01-03 | A |  | 57 | 0 |  | 2 |  |  | 강상완 |  |  | 1128 | 17 |  | 2 |  |  | 55 | 2 |  |  | 양호 | 양호 | 양호 | 양호 | 양호 | 미정 |  |  | Y |  | 2018-01-04 02:40 | 2018-01-04 02:30 | 2018-01-04 06:25 | 2018-01-04 05:59 | 37 | 26 | 10 | 200 | 235 | AR-10.20
A42849 | SCR420HB2 | 1 | 2018-01-04 | B |  | 58 | 0 |  | 3 |  |  | 우설식 |  |  | 1085 | 18 |  | 3 |  |  | 55 | 3 |  |  | 양호 | 양호 | 양호 | 양호 | 양호 | 미정 |  |  | Y |  | 2018-01-04 07:14 | 2018-01-04 07:00 | 2018-01-04 10:06 | 2018-01-04 09:47 | 35 | 19 | 14 | 154 | 186 | AR-10.4
A42853 | AE51B35M | 1 | 2018-01-04 | B |  | 59 | 0 |  | 4 |  |  | 윤석재 |  |  | 1079 | 19 | YES | 4 | YES |  | 55 | 4 | YES |  | 양호 | 양호 | 양호 | 양호 | 양호 | 미정 |  |  | Y |  | 2018-01-04 11:14 | 2018-01-04 10:50 | 2018-01-04 14:58 | 2018-01-04 14:12 | 44 | 46 | 24 | 178 | 248 | AR-10.35
B42835 | AE15B36C2 | 1 | 2018-01-04 | D |  | 60 | 0 |  | 5 |  |  | 송의섭 |  |  | 1089 | 1 |  | 1 | YES |  | 55 | 1 | YES |  | 양호 | 양호 | 양호 | 양호 | 양호 | 미정 |  |  | Y |  | 2018-01-04 18:25 | 2018-01-04 18:17 | 2018-01-04 22:25 | 2018-01-04 21:45 | 199 | 40 | 8 | 200 | 248 | C/N 철피 군데군데 구멍남
B42840 | SM35C | 1 | 2018-01-04 | A |  | 61 | 0 |  | 6 |  |  | 강상완 |  |  | 1144 | 2 |  | 1 |  |  | 55 | 1 |  | O | 양호 | 양호 | 양호 | 양호 | 양호 | 미정 |  |  | Y |  | 2018-01-04 23:26 | 2018-01-04 23:12 | 2018-01-05 02:30 | 2018-01-05 02:16 | 47 | 14 | 14 | 170 | 198 | AR-10.40
A42868 | AE1055LS | 1 | 2018-01-04 | A |  | 62 | 0 |  | 7 |  |  | 강상완 |  |  | 1142 | 3 |  | 2 |  |  | 55 | 2 |  |  | 양호 | 양호 | 양호 | 양호 | 양호 | 미정 |  |  | Y |  | 2018-01-05 03:30 | 2018-01-05 03:05 | 2018-01-05 06:50 | 2018-01-05 06:25 | 35 | 25 | 25 | 175 | 225 | AR-10.25
C41443 | AE8620HT | 1 | 2018-01-05 | C |  | 63 | 0 |  | 8 |  |  | 윤호철 |  |  | 1060 | 4 |  | 3 |  |  | 55 | 3 |  |  | 양호 | 양호 | 양호 | 양호 | 양호 | 미정 |  |  | Y |  | 2018-01-05 07:55 | 2018-01-05 07:45 | 2018-01-05 11:20 | 2018-01-05 11:06 | 55 | 14 | 10 | 191 | 215
C41447 | AE8620HT | 1 | 2018-01-05 | C |  | 64 | 0 |  | 1 |  |  |  | 윤호철 |  | 1060 | 5 |  | 4 | YES |  | 55 | 4 | YES |  | 양호 | 양호 | 양호 | 양호 | 양호 | 미정 |  |  | Y |  | 2018-01-05 13:08 | 2018-01-05 12:50 | 2018-01-05 15:45 | 2018-01-05 15:31 | 90 | 14 | 18 | 144 | 175 | P/P교체, 171121-20-200, 잔존:180mm
C41451 | SM50CM | 1 | 2018-01-05 | D |  | 65 | 0 |  | 2 |  |  | 남태희 |  |  | 1101 | 6 |  | 1 |  |  | 55 | 1 |  |  | 양호 | 양호 | 양호 | 양호 | 양호 | 미정 |  |  | Y |  | 2018-01-05 18:09 | 2018-01-05 17:50 | 2018-01-05 21:25 | 2018-01-05 21:04 | 125 | 21 | 19 | 174 | 215
C41455 | SM50CM | 1 | 2018-01-05 | A |  | 66 | 0 |  | 3 |  |  | 남태희 |  |  | 1100 | 7 |  | 2 |  |  | 55 | 2 |  |  | 양호 | 양호 | 양호 | 양호 | 양호 | 미정 |  |  | Y |  | 2018-01-05 22:32 | 2018-01-05 22:22 | 2018-01-06 01:55 | 2018-01-06 01:44 | 57 | 11 | 10 | 193 | 213
C41459 | SM50CM | 1 | 2018-01-05 | A |  | 67 | 0 |  | 4 | [5 empty] | 1080 | 8 |  | 3 |  |  | 55 | 3 |  |  | 양호 | 양호 | 양호 | 양호 | 양호 | 미정 |  |  | Y |  | 2018-01-06 02:58 | 2018-01-06 02:47 | 2018-01-06 06:20 | 2018-01-06 06:00 | 52 | 20 | 11 | 182 | 213
C41463 | SM50CM | 1 | 2018-01-06 | C |  | 68 | 0 |  | 5 | YES |  |  | 윤호철 |  | 1060 | 9 |  | 4 | YES |  | 55 | 4 | YES |  | 양호 | 양호 | 양호 | 양호 | 양호 | 미정 |  |  | Y |  | 2018-01-06 07:23 | 2018-01-06 07:10 | 2018-01-06 11:10 | 2018-01-06 10:34 | 50 | 36 | 13 | 191 | 240
C41469 | SM25C | 1 | 2018-01-06 | D |  | 69 | 0 |  | 1 |  |  |  | 윤호철 |  | 1089 | 10 |  | 1 |  |  | 55 | 1 |  |  | 양호 | 양호 | 양호 | 양호 | 양호 | 미정 |  |  | Y |  | 2018-01-06 15:36 | 2018-01-06 15:20 | 2018-01-06 18:40 | 2018-01-06 18:24 | 250 | 16 | 16 | 168 | 200
C41473 | DCK45M2 | 1 | 2018-01-06 | D |  | 70 | 0 |  | 2 |  |  | 남태희 |  |  | 1101 | 11 |  | 2 |  |  | 55 | 2 |  |  | 양호 | 양호 | 양호 | 양호 | 양호 | 미정 |  |  | Y |  | 2018-01-06 19:54 | 2018-01-06 19:40 | 2018-01-06 23:25 | 2018-01-06 23:17 | 60 | 8 | 14 | 204 | 225
C41477 | SM45C | 1 | 2018-01-06 | B |  | 71 | 0 |  | 3 |  |  |  | 남문희 |  | 1095 | 12 |  | 3 |  |  | 55 | 3 |  |  | 양호 | 양호 | 양호 | 양호 | 양호 | 미정 |  |  | Y |  | 2018-01-07 00:36 | 2018-01-07 00:15 | 2018-01-07 04:10 | 2018-01-07 03:10 | 50 | 60 | 21 | 153 | 235
C41481 | DCK45M2 | 1 | 2018-01-06 | B |  | 72 | 0 |  | 4 |  |  | 남문희 |  |  | 1084 | 13 |  | 4 | YES |  | 55 | 4 | YES |  | 양호 | 양호 | 양호 | 양호 | 양호 | 미정 |  |  | Y |  | 2018-01-07 05:42 | 2018-01-07 05:20 | 2018-01-07 09:10 | 2018-01-07 08:32 | 70 | 38 | 22 | 170 | 230
C41485 | DCK45M2 | 1 | 2018-01-07 | C |  | 73 | 0 |  | 5 |  |  |  | 윤호철 |  | 1060 | 14 |  | 1 |  |  | 55 | 1 |  |  | 양호 | 양호 | 양호 | 양호 | 양호 | 미정 |  |  | Y |  | 2018-01-07 10:16 | 2018-01-07 10:00 | 2018-01-07 13:50 | 2018-01-07 13:07 | 50 | 43 | 16 | 171 | 230
C41489 | SNCM439P | 1 | 2018-01-07 | D |  | 74 | 0 |  | 6 |  |  |  | 윤호철 |  | 1060 | 15 |  | 2 |  |  | 55 | 2 |  |  | 양호 | 양호 | 양호 | 양호 | 양호 | 미정 |  |  | Y |  | 2018-01-07 15:06 | 2018-01-07 14:50 | 2018-01-07 19:10 | 2018-01-07 18:40 | 60 | 30 | 16 | 214 | 260
C41493 | SM45CRBK | 1 | 2018-01-07 | D |  | 75 | 0 |  | 7 | YES | 150 | 남태희 |  |  | 1101 | 16 |  | 3 | YES |  | 55 | 3 | YES |  | 양호 | 양호 | 양호 | 양호 | 양호 | 미정 |  |  | Y |  | 2018-01-07 19:29 | 2018-01-07 19:15 | 2018-01-07 22:05 | 2018-01-07 22:00 | 5 | 5 | 14 | 151 | 170
C41497 | SM45C | 1 | 2018-01-07 | B |  | 76 | 0 |  | 1 |  |  | 남문희 |  |  | 1096 | 17 |  | 1 |  |  | 55 | 1 |  | O | 양호 | 양호 | 양호 | 양호 | 양호 | 미정 |  |  | Y |  | 2018-01-07 23:51 | 2018-01-07 23:30 | 2018-01-08 03:00 | 2018-01-08 02:41 | 85 | 19 | 21 | 169 | 210 | PP 171122-09-209
C41501 | AE15B36D | 1 | 2018-01-07 | B |  | 77 | 0 |  | 2 |  |  | 남문희 |  |  | 1086 | 18 |  | 2 |  |  | 55 | 2 |  |  | 양호 | 양호 | 양호 | 양호 | 양호 | 미정 |  |  | N | 1 | 2018-01-08 04:50 | 2018-01-08 04:40 | 2018-01-08 08:10 | 2018-01-08 07:56 | 100 | 14 | 10 | 185 | 210
C41505 | AE15B36D2 | 1 | 2018-01-08 | C |  | 78 | 0 |  | 3 |  |  | 윤호철 |  |  | 1060 | 19 |  | 3 |  |  | 55 | 3 |  |  | 양호 | 양호 | 양호 | 양호 | 양호 | 미정 |  |  | Y |  | 2018-01-08 09:04 | 2018-01-08 08:55 | 2018-01-08 12:25 | 2018-01-08 12:16 | 45 | 9 | 9 | 192 | 210
C41509 | AE15B36D2 | 1 | 2018-01-08 | C |  | 79 | 0 |  | 4 |  |  |  | 윤호철 |  | 1060 | 20 | YES | 4 | YES |  | 55 | 4 | YES |  | 양호 | 양호 | 양호 | 양호 | 양호 | 미정 |  |  | Y |  | 2018-01-08 13:29 | 2018-01-08 13:20 | 2018-01-08 16:50 | 2018-01-08 16:37 | 55 | 13 | 9 | 187 | 210 | 상부교체
C41513 | AE15B36D2 | 1 | 2018-01-08 | A |  | 80 | 0 |  | 5 | [5 empty] | 1070 | 1 |  | 1 |  |  | 55 | 1 |  |  | 양호 | 양호 | 양호 | 양호 | 양호 | 미정 |  |  | Y |  | 2018-01-08 17:55 | 2018-01-08 17:45 | 2018-01-08 21:21 | 2018-01-08 20:58 | 55 | 23 | 10 | 184 | 216
C41517 | SM45C | 1 | 2018-01-08 | B |  | 81 | 0 |  | 6 | [5 empty] | 1076 | 2 |  | 2 |  |  | 55 | 2 |  |  | 양호 | 양호 | 양호 | 양호 | 양호 | 미정 |  |  | Y |  | 2018-01-08 22:30 | 2018-01-08 22:10 | 2018-01-09 01:50 | 2018-01-09 01:23 | 49 | 27 | 20 | 173 | 220
C41521 | SM45CM6 | 1 | 2018-01-08 | B |  | 82 | 0 |  | 7 |  |  | 남문희 |  |  | 1064 | 3 |  | 3 |  |  | 55 | 3 |  |  | 양호 | 양호 | 양호 | 양호 | 양호 | 미정 |  |  | N | 1 | 2018-01-09 03:09 | 2018-01-09 02:50 | 2018-01-09 06:30 | 2018-01-09 05:58 | 60 | 32 | 19 | 169 | 220
B42936 | SCM822HD2 | 1 | 2018-01-09 | C |  | 83 | 0 |  | 8 |  |  |  | 윤호철 |  | 1080 | 4 |  | 4 | YES |  | 55 | 4 | YES |  | 양호 | 양호 | 양호 | 양호 | 양호 | 미정 |  |  | Y |  | 2018-01-09 07:49 | 2018-01-09 07:40 | 2018-01-09 11:10 | 2018-01-09 10:54 | 70 | 16 | 9 | 185 | 210 | AR-10.7
B42941 | AE15B35C | 1 | 2018-01-09 | C |  | 84 | 0 |  | 9 |  |  | 최용선 |  |  | 1080 | 5 |  | 1 |  |  | 55 | 1 |  |  | 양호 | 양호 | 양호 | 양호 | 양호 | 미정 |  |  | Y |  | 2018-01-09 13:06 | 2018-01-09 12:50 | 2018-01-09 16:55 | 2018-01-09 16:27 | 100 | 28 | 16 | 201 | 245 | AR-9.95
A43138 | SF40CVM | 1 | 2018-01-18 | A | LADLE 대보수 첫회 | 1 | 0 | 내삽 | 1 |  |  | 송의섭 |  |  | 1187 | 1 |  | 1 |  |  | 55 | 1 |  |  | 양호 | 양호 | 양호 | 양호 | 양호 | 미정 |  |  | Y |  | 2018-01-18 06:50 | 2018-01-18 06:34 | 2018-01-18 10:20 | 2018-01-18 09:59 | 12339 | 21 | 16 | 189 | 226 |  | 8 | 2018-01-17 16:00 | 2018-01-18 01:30 | 570 | 735 | 20 | 5 | 2018-01-18 01:50 | 2018-01-18 06:34 | 284 | 1189 | 161 | 192 | 267 | 16
A43142 | SMN455M | 1 | 2018-01-18 | A |  | 2 | 0 |  | 2 |  |  | 강상완 |  |  | 1138 | 2 |  | 2 |  |  | 55 | 2 |  |  | 양호 | 양호 | 양호 | 양호 | 양호 | 미정 |  |  | Y |  | 2018-01-18 11:19 | 2018-01-18 11:05 | 2018-01-18 14:35 | 2018-01-18 14:19 | 45 | 16 | 14 | 180 | 210 | AR-10.4
A43146 | SMN455M | 1 | 2018-01-18 | C |  | 3 | 0 |  | 3 |  |  | 최용선 |  |  | 1078 | 3 |  | 3 |  |  | 55 | 3 |  |  | 양호 | 양호 | 양호 | 양호 | 양호 | 미정 |  |  | Y |  | 2018-01-18 15:26 | 2018-01-18 15:03 | 2018-01-18 19:00 | 2018-01-18 18:35 | 28 | 25 | 23 | 189 | 237 | AR-10.5
A43150 | AE5130M | 1 | 2018-01-18 | C |  | 4 | 0 |  | 4 |  |  | 최용선 |  |  | 1084 | 4 |  | 4 | YES |  | 55 | 4 | YES |  | 양호 | 양호 | 양호 | 양호 | 양호 | 미정 |  |  | Y |  | 2018-01-18 19:55 | 2018-01-18 19:36 | 2018-01-18 23:48 | 2018-01-18 23:03 | 36 | 45 | 19 | 188 | 252 | AR-10.5
A43155 | SCM440I | 1 | 2018-01-18 | D |  | 5 | 0 |  | 5 |  |  |  | 장신일 |  | 1085 | 5 |  | 1 |  |  | 55 | 1 |  |  | 양호 | 양호 | 양호 | 양호 | 양호 | 미정 |  |  | INGOT |  | 2018-01-19 00:58 | 2018-01-19 00:47 | 2018-01-19 03:33 | 2018-01-19 03:17 | 59 | 16 | 11 | 139 | 166 | AR-10.4
B43148 | SM45CI2 | 1 | 2018-01-18 | D |  | 6 | 0 |  | 6 |  |  | 장신일 |  |  | 1086 | 6 |  | 2 |  |  | 55 | 2 |  |  | 양호 | 양호 | 양호 | 양호 | 양호 | 미정 |  |  | INGOT |  | 2018-01-19 04:07 | 2018-01-19 04:00 | 2018-01-19 06:46 | 2018-01-19 06:28 | 27 | 18 | 7 | 141 | 166
B43151 | SCM440M1 | 1 | 2018-01-19 | A |  | 7 | 0 |  | 7 |  |  | 강상완 |  |  | 1132 | 7 |  | 3 |  |  | 55 | 3 |  |  | 양호 | 양호 | 양호 | 양호 | 양호 | 미정 |  |  | Y |  | 2018-01-19 07:14 | 2018-01-19 07:07 | 2018-01-19 10:40 | 2018-01-19 10:25 | 21 | 15 | 7 | 191 | 213 | AR-10.3
B43155 | SCM440HK | 1 | 2018-01-19 | A |  | 8 | 0 |  | 8 |  |  | 강상완 |  |  | 1148 | 8 |  | 4 | YES |  | 55 | 4 | YES |  | 양호 | 양호 | 양호 | 양호 | 양호 | 미정 |  |  | Y |  | 2018-01-19 11:24 | 2018-01-19 11:00 | 2018-01-19 14:55 | 2018-01-19 14:42 | 20 | 13 | 24 | 198 | 235 | AR-10.5
B43159 | AE1548 | 1 | 2018-01-19 | C |  | 9 | 0 |  | 9 |  |  | 최용선 |  |  | 1083 | 9 |  | 1 |  |  | 55 | 1 |  |  | 양호 | 양호 | 양호 | 양호 | 양호 | 미정 |  |  | Y |  | 2018-01-19 15:44 | 2018-01-19 15:30 | 2018-01-19 19:35 | 2018-01-19 19:18 | 35 | 17 | 14 | 214 | 245 | AR-10.55
A43173 | AE1055LS | 1 | 2018-01-19 | C |  | 10 | 0 |  | 10 |  |  | 최용선 |  |  | 1085 | 10 |  | 2 |  |  | 55 | 2 |  |  | 양호 | 양호 | 양호 | 양호 | 양호 | 미정 |  |  | Y |  | 2018-01-19 20:37 | 2018-01-19 20:20 | 2018-01-19 23:45 | 2018-01-19 23:35 | 45 | 10 | 17 | 178 | 205
A43177 | AE1055LS | 1 | 2018-01-19 | D |  | 11 | 0 |  | 11 |  |  | 장신일 |  |  | 1089 | 11 |  | 3 |  |  | 55 | 3 |  |  | 양호 | 양호 | 양호 | 양호 | 양호 | 미정 |  |  | Y |  | 2018-01-20 00:51 | 2018-01-20 00:30 | 2018-01-20 04:07 | 2018-01-20 03:43 | 45 | 24 | 21 | 172 | 217
B43171 | SM45CI | 1 | 2018-01-19 | D |  | 12 | 0 |  | 12 |  |  | 장신일 |  |  | 1086 | 12 |  | 4 | YES |  | 55 | 4 | YES |  | 양호 | 양호 | 양호 | 양호 | 양호 | 미정 |  |  | INGOT |  | 2018-01-20 04:43 | 2018-01-20 04:35 | 2018-01-20 07:25 | 2018-01-20 07:02 | 28 | 23 | 8 | 139 | 170
B43175 | SM45CS | 1 | 2018-01-20 | B |  | 13 | 0 |  | 13 | [5 empty] | 1088 | 13 |  | 1 |  |  | 55 | 1 |  |  | 양호 | 양호 | 양호 | 양호 | 양호 | 미정 |  |  | Y |  | 2018-01-20 08:37 | 2018-01-20 08:35 | 2018-01-20 12:20 | 2018-01-20 12:02 | 70 | 18 | 2 | 205 | 225 | AR-9.95
B43179 | SM45CS | 1 | 2018-01-20 | B |  | 14 | 0 |  | 14 |  |  |  | 우설식 |  | 1088 | 14 |  | 2 |  |  | 55 | 2 |  |  | 양호 | 양호 | 양호 | 양호 | 양호 | 미정 |  |  | Y |  | 2018-01-20 13:05 | 2018-01-20 12:45 | 2018-01-20 16:24 | 2018-01-20 16:06 | 25 | 18 | 20 | 181 | 219 | AR-10.1
B43183 | AE4137HMA | 1 | 2018-01-20 | C |  | 15 | 0 |  | 15 |  |  | 최용선 |  |  | 1090 | 15 |  | 3 | YES |  | 55 | 3 | YES |  | 양호 | 양호 | 양호 | 양호 | 양호 | 미정 |  |  | Y |  | 2018-01-20 17:02 | 2018-01-20 16:50 | 2018-01-20 20:40 | 2018-01-20 20:28 | 26 | 12 | 12 | 206 | 230 | AR-10.05 C/N 흔들림 하부교체함
B43187 | AE4137HMA | 1 | 2018-01-20 | C |  | 16 | 0 | 외삽1 | 1 |  |  | 최용선 |  |  | 1098 | 16 |  | 1 |  |  | 55 | 1 |  | O | 양호 | 양호 | 양호 | 양호 | 양호 | 미정 |  |  | Y |  | 2018-01-20 21:14 | 2018-01-20 20:58 | 2018-01-21 00:42 | 2018-01-21 00:27 | 18 | 14 | 16 | 193 | 224 | AR-10.8
B43191 | AE4137HMA | 1 | 2018-01-20 | D |  | 17 | 0 |  | 2 |  |  | 송의섭 |  |  | 1087 | 17 |  | 2 |  |  | 55 | 2 |  |  | 양호 | 양호 | 양호 | 양호 | 양호 | 미정 |  |  | Y |  | 2018-01-21 01:19 | 2018-01-21 01:12 | 2018-01-21 04:40 | 2018-01-21 04:23 | 30 | 17 | 7 | 184 | 208
B43195 | AE1030CS | 1 | 2018-01-20 | D |  | 18 | 0 |  | 3 |  |  | 송의섭 |  |  | 1086 | 18 | YES | 3 | YES |  | 55 | 3 | YES |  | 양호 | 양호 | 양호 | 양호 | 양호 | 미정 |  |  | Y |  | 2018-01-21 05:17 | 2018-01-21 05:10 | 2018-01-21 09:00 | 2018-01-21 08:40 | 30 | 20 | 7 | 203 | 230
A43212 | AE5124H | 1 | 2018-01-21 | C |  | 19 | 0 |  | 4 | [5 empty] | 1084 | 1 |  | 1 |  |  | 55 | 1 |  | O | 양호 | 양호 | 양호 | 양호 | 양호 | 미정 |  |  | Y |  | 2018-01-21 14:34 | 2018-01-21 14:18 | 2018-01-21 17:35 | 2018-01-21 17:23 | 318 | 12 | 16 | 169 | 197 | AR-10.7
B43207 | SCR420HB | 1 | 2018-01-21 | C |  | 20 | 0 |  | 5 |  |  | 윤호철 | 김웅철 |  | 1080 | 2 |  | 2 |  |  | 55 | 2 |  |  | 양호 | 양호 | 양호 | 양호 | 양호 | 미정 |  |  | Y |  | 2018-01-21 18:32 | 2018-01-21 18:10 | 2018-01-21 22:35 | 2018-01-21 22:14 | 35 | 21 | 22 | 222 | 265 | AR-10.8
B43211 | SCR420HB | 1 | 2018-01-21 | A |  | 21 | 0 |  | 6 |  |  |  | 강상완 |  | 1088 | 3 |  | 3 |  |  | 55 | 3 |  |  | 양호 | 양호 | 양호 | 양호 | 양호 | 미정 |  |  | Y |  | 2018-01-21 23:27 | 2018-01-21 23:18 | 2018-01-22 02:46 | 2018-01-22 02:27 | 43 | 19 | 9 | 179 | 208 | AR-10.70
B43215 | SCR420HB | 1 | 2018-01-21 | A |  | 22 | 0 |  | 7 | NO |  |  | 강상완 |  | 1080 | 4 |  | 4 | YES |  | 55 | 4 | YES |  | 양호 | 양호 | 양호 | 양호 | 양호 | 미정 |  |  | Y |  | 2018-01-22 03:18 | 2018-01-22 03:05 | 2018-01-22 06:40 | 2018-01-22 06:17 | 19 | 23 | 13 | 179 | 215 | AR-10.8
B43219 | SCR420HB | 1 | 2018-01-22 | B |  | 23 | 0 |  | 8 |  |  |  | 우설식 |  | 1088 | 5 |  | 1 |  |  | 55 | 1 |  |  | 양호 | 양호 | 양호 | 양호 | 양호 | 미정 |  |  | Y |  | 2018-01-22 07:30 | 2018-01-22 07:13 | 2018-01-22 10:55 | 2018-01-22 10:09 | 33 | 46 | 17 | 159 | 222 | AR-10.65
B43223 | S43BCH3 | 1 | 2018-01-22 | B |  | 24 | 0 |  | 9 |  |  | 윤석재 | 우설식 |  | 1081 | 6 |  | 2 |  |  | 55 | 2 |  |  | 양호 | 양호 | 양호 | 양호 | 양호 | 미정 |  |  | Y |  | 2018-01-22 11:54 | 2018-01-22 11:43 | 2018-01-22 15:40 | 2018-01-22 15:18 | 48 | 22 | 11 | 205 | 237 | AR-10.4
B43227 | SCR420HON | 1 | 2018-01-22 | C |  | 25 | 0 |  | 10 | YES |  | 최용선 |  |  | 1095 | 7 |  | 3 | YES |  | 55 | 3 | YES |  | 양호 | 양호 | 양호 | 양호 | 양호 | 미정 |  |  | Y |  | 2018-01-22 16:39 | 2018-01-22 16:22 | 2018-01-22 20:10 | 2018-01-22 19:49 | 42 | 21 | 17 | 190 | 228 | AR-10.8 C/N 지금융착 하부교체함
B43231 | SCR420HON | 1 | 2018-01-22 | C |  | 26 | 0 | 외삽2 | 1 |  |  | 최용선 |  |  | 1089 | 8 |  | 1 |  |  | 55 | 1 |  | O | 양호 | 양호 | 양호 | 양호 | 양호 | 미정 |  |  | Y |  | 2018-01-22 21:03 | 2018-01-22 20:53 | 2018-01-23 00:45 | 2018-01-23 00:17 | 43 | 28 | 10 | 194 | 232 | P/P 171117-01 [ 172 ]
C41793 | AE15B36C2 | 1 | 2018-01-22 | A |  | 27 | 0 |  | 2 | [5 empty] | 1138 | 9 |  | 2 |  |  | 55 | 2 |  |  | 양호 | 양호 | 양호 | 양호 | 양호 | 미정 |  |  | Y |  | 2018-01-23 02:03 | 2018-01-23 01:55 | 2018-01-23 05:15 | 2018-01-23 04:55 | 70 | 20 | 8 | 172 | 200
C41797 | AE15B36C2 | 1 | 2018-01-23 | B |  | 28 | 0 |  | 3 | [5 empty] | 1089 | 10 |  | 3 |  |  | 55 | 3 |  |  | 양호 | 양호 | 양호 | 양호 | 양호 | 미정 |  |  | Y |  | 2018-01-23 06:15 | 2018-01-23 06:10 | 2018-01-23 10:05 | 2018-01-23 09:36 | 55 | 29 | 5 | 201 | 235
C41801 | AE15B36C2 | 1 | 2018-01-23 | B |  | 29 | 0 |  | 4 |  |  | 남문희 |  |  | 1085 | 11 |  | 1 |  |  | 55 | 1 |  | O | 양호 | 양호 | 양호 | 양호 | 양호 | 미정 |  |  | Y |  | 2018-01-23 10:30 | 2018-01-23 10:15 | 2018-01-23 14:15 | 2018-01-23 14:03 | 10 | 12 | 15 | 212 | 240
C41805 | AE15B36C2 | 1 | 2018-01-23 | D |  | 30 | 0 |  | 5 |  |  | 남태희 |  |  | 1101 | 12 |  | 2 |  |  | 55 | 2 |  |  | 양호 | 양호 | 양호 | 양호 | 양호 | 미정 |  |  | Y |  | 2018-01-23 15:18 | 2018-01-23 15:00 | 2018-01-23 18:30 | 2018-01-23 18:25 | 45 | 5 | 18 | 187 | 210
C41809 | SCM415C2 | 1 | 2018-01-23 | D |  | 31 | 0 |  | 6 |  |  | 남태희 |  |  | 1101 | 13 |  | 3 |  |  | 55 | 3 |  |  | 양호 | 양호 | 양호 | 양호 | 양호 | 미정 |  |  | INGOT |  | 2018-01-23 19:29 | 2018-01-23 19:20 | 2018-01-23 22:00 | 2018-01-23 21:25 | 50 | 35 | 9 | 116 | 160
C41813 | AE4140M9 | 1 | 2018-01-23 | A |  | 32 | 0 |  | 7 |  |  |  | 남태희 |  | 1091 | 14 |  | 4 | YES |  | 55 | 4 | YES |  | 양호 | 양호 | 양호 | 양호 | 양호 | 미정 |  |  | Y |  | 2018-01-23 23:44 | 2018-01-23 23:30 | 2018-01-24 03:15 | 2018-01-24 02:39 | 90 | 36 | 14 | 175 | 225
C41817 | SCR440B1 | 1 | 2018-01-23 | A |  | 33 | 0 |  | 8 |  |  |  | 남태희 |  | 1088 | 15 |  | 1 |  |  | 55 | 1 |  |  | 양호 | 양호 | 양호 | 양호 | 양호 | 미정 |  |  | Y |  | 2018-01-24 04:28 | 2018-01-24 04:20 | 2018-01-24 07:40 | 2018-01-24 07:28 | 65 | 12 | 8 | 180 | 200
C41821 | SCR440B1 | 1 | 2018-01-24 | B |  | 34 | 0 |  | 9 |  |  | 남문희 |  |  | 1080 | 16 |  | 2 |  |  | 55 | 2 |  |  | 양호 | 양호 | 양호 | 양호 | 양호 | 미정 |  |  | Y |  | 2018-01-24 08:40 | 2018-01-24 08:30 | 2018-01-24 12:40 | 2018-01-24 12:21 | 50 | 19 | 10 | 221 | 250
C41825 | SM45CB | 1 | 2018-01-24 | B |  | 35 | 0 |  | 10 |  |  |  | 남문희 |  | 1091 | 17 |  | 3 |  |  | 55 | 3 |  |  | 양호 | 양호 | 양호 | 양호 | 양호 | 미정 |  |  | Y |  | 2018-01-24 13:07 | 2018-01-24 13:00 | 2018-01-24 16:15 | 2018-01-24 16:08 | 20 | 7 | 7 | 180 | 195
C41829 | SM45CB | 1 | 2018-01-24 | D |  | 36 | 0 |  | 11 |  |  | 남태희 |  |  | 1101 | 18 | YES | 4 | YES |  | 55 | 4 | YES |  | 양호 | 양호 | 양호 | 양호 | 양호 | 미정 |  |  | Y |  | 2018-01-24 17:28 | 2018-01-24 17:00 | 2018-01-24 20:30 | 2018-01-24 20:22 | 45 | 8 | 28 | 174 | 210
C41833 | SM45CB | 1 | 2018-01-24 | D |  | 37 | 0 |  | 12 |  |  | 남태희 |  |  | 1101 | 1 |  | 1 |  |  | 55 | 1 |  |  | 양호 | 양호 | 양호 | 양호 | 양호 | 미정 |  |  | Y |  | 2018-01-24 21:38 | 2018-01-24 21:15 | 2018-01-25 01:05 | 2018-01-25 00:42 | 45 | 23 | 23 | 184 | 230 | W/B 잔존380
C41837 | SM45CB | 1 | 2018-01-24 | A |  | 38 | 0 |  | 13 | [5 empty] | 1090 | 2 |  | 2 |  |  | 55 | 2 |  |  | 양호 | 양호 | 양호 | 양호 | 양호 | 미정 |  |  | Y |  | 2018-01-25 01:52 | 2018-01-25 01:40 | 2018-01-25 05:33 | 2018-01-25 05:15 | 35 | 18 | 12 | 203 | 233
C41842 | SFMN438V | 1 | 2018-01-25 | C |  | 39 | 0 |  | 14 | [5 empty] | 1060 | 3 |  | 3 |  |  | 55 | 3 |  |  | 양호 | 양호 | 양호 | 양호 | 양호 | 미정 |  |  | Y |  | 2018-01-25 07:49 | 2018-01-25 07:35 | 2018-01-25 11:25 | 2018-01-25 11:09 | 122 | 16 | 14 | 200 | 230
C41846 | SFMN438V | 1 | 2018-01-25 | C |  | 40 | 0 |  | 15 | YES |  |  |  |  | 1060 | 4 |  | 4 | YES |  | 55 | 4 | YES |  | 양호 | 양호 | 양호 | 양호 | 양호 | 미정 |  |  | Y |  | 2018-01-25 12:35 | 2018-01-25 12:25 | 2018-01-25 16:45 | 2018-01-25 16:30 | 60 | 15 | 10 | 235 | 260
C41850 | SM10C | 1 | 2018-01-25 | D |  | 41 | 0 | 외삽2 | 1 |  |  | 남태희 |  |  | 1101 | 5 |  | 1 |  |  | 55 | 1 |  |  | 양호 | 양호 | 양호 | 양호 | 양호 | 미정 |  |  | Y |  | 2018-01-25 17:37 | 2018-01-25 17:25 | 2018-01-25 21:10 | 2018-01-25 20:56 | 40 | 14 | 12 | 199 | 225 | PP 교체 171123---06---211 잔존300
C41854 | AE15B36D | 1 | 2018-01-25 | A |  | 42 | 0 |  | 2 |  |  | 남태희 |  |  | 1100 | 6 |  | 2 |  |  | 55 | 2 |  |  | 양호 | 양호 | 양호 | 양호 | 양호 | 미정 |  |  | Y |  | 2018-01-25 22:17 | 2018-01-25 22:12 | 2018-01-26 01:45 | 2018-01-26 01:35 | 62 | 10 | 5 | 197 | 213
C41858 | AE15B36D2 | 1 | 2018-01-25 | A |  | 43 | 0 |  | 3 | [5 empty] | 1077 | 7 |  | 3 |  |  | 55 | 3 |  |  | 양호 | 양호 | 양호 | 양호 | 양호 | 미정 |  |  | Y |  | 2018-01-26 02:43 | 2018-01-26 02:30 | 2018-01-26 06:20 | 2018-01-26 06:09 | 45 | 11 | 13 | 206 | 230
C41862 | AE15B36D2 | 1 | 2018-01-26 | C |  | 44 | 0 |  | 4 | [5 empty] | 1060 | 8 | NO | 1 | NO |  | 55 | 1 | NO | O | 양호 | 양호 | 양호 | 양호 | 양호 | 미정 |  |  | Y |  | 2018-01-26 07:28 | 2018-01-26 07:10 | 2018-01-26 11:00 | 2018-01-26 10:45 | 50 | 15 | 18 | 197 | 230 | AR-9.2
C41866 | AE15B36D2 | 1 | 2018-01-26 | C |  | 45 | 0 |  | 5 | [5 empty] | 1060 | 9 |  | 2 |  |  | 55 | 2 |  |  | 양호 | 양호 | 양호 | 양호 | 양호 | 미정 |  |  | Y |  | 2018-01-26 12:04 | 2018-01-26 12:00 | 2018-01-26 15:35 | 2018-01-26 15:27 | 60 | 8 | 4 | 203 | 215
C41870 | AE15B36D2 | 1 | 2018-01-26 | D |  | 46 | 0 |  | 6 |  |  | 남태희 |  |  | 1101 | 10 |  | 3 | YES |  | 55 | 3 | YES |  | 양호 | 양호 | 양호 | 양호 | 양호 | 미정 |  |  | Y |  | 2018-01-26 16:44 | 2018-01-26 16:25 | 2018-01-26 20:30 | 2018-01-26 20:12 | 50 | 18 | 19 | 208 | 245
C41875 | 25MOCRS4HM3 | 1 | 2018-01-26 | B |  | 47 | 0 |  | 7 |  |  | 남문희 |  |  | 1099 | 11 |  | 1 |  |  | 55 | 1 |  | O | 양호 | 양호 | 양호 | 양호 | 양호 | 미정 |  |  | Y |  | 2018-01-26 22:35 | 2018-01-26 22:25 | 2018-01-27 01:45 | 2018-01-27 01:34 | 115 | 11 | 10 | 180 | 200
C41879 | SM45CB | 1 | 2018-01-26 | B |  | 48 | 0 |  | 8 |  |  |  | 남문희 |  | 1089 | 12 |  | 2 | YES |  | 55 | 2 | YES |  | 양호 | 양호 | 양호 | 양호 | 양호 | 미정 |  |  | Y |  | 2018-01-27 04:43 | 2018-01-27 04:30 | 2018-01-27 08:10 | 2018-01-27 07:57 | 165 | 13 | 13 | 194 | 220 | 철피녹음
C41883 | SM45CB | 1 | 2018-01-27 | C |  | 49 | 0 |  | 9 | YES |  |  |  |  | 1060 | 13 |  | 1 |  |  | 55 | 1 |  | O | 양호 | 양호 | 양호 | 양호 | 양호 | 미정 |  |  | Y |  | 2018-01-27 09:12 | 2018-01-27 09:10 | 2018-01-27 12:35 | 2018-01-27 12:17 | 60 | 18 | 2 | 185 | 205
C41887 | SM45CB | 1 | 2018-01-27 | C |  | 50 | 0 | 외삽3 | 1 | [5 empty] | 1060 | 14 |  | 2 |  |  | 55 | 2 |  |  | 양호 | 양호 | 양호 | 양호 | 양호 | 미정 |  |  | Y |  | 2018-01-27 13:30 | 2018-01-27 13:15 | 2018-01-27 16:55 | 2018-01-27 16:36 | 40 | 19 | 15 | 186 | 220 | P/P교체, 171122-01-205, 잔존:180mm
C41891 | SCM440ILS | 1 | 2018-01-27 | D |  | 51 | 0 |  | 2 |  |  | 남태희 |  |  | 1101 | 15 |  | 3 |  |  | 55 | 3 |  |  | 양호 | 양호 | 양호 | 양호 | 양호 | 미정 |  |  | INGOT |  | 2018-01-27 18:11 | 2018-01-27 18:00 | 2018-01-27 20:35 | 2018-01-27 20:25 | 65 | 10 | 11 | 134 | 155
C41895 | SCM415 | 1 | 2018-01-27 | B |  | 52 | 0 |  | 3 |  |  | 남태희 |  |  | 1099 | 16 |  | 4 | YES |  | 55 | 4 | YES |  | 양호 | 양호 | 양호 | 양호 | 양호 | 미정 |  |  | Y |  | 2018-01-27 22:23 | 2018-01-27 22:15 | 2018-01-28 02:00 | 2018-01-28 01:32 | 100 | 28 | 8 | 189 | 225
C41899 | SCM415HS | 1 | 2018-01-27 | B |  | 53 | 0 |  | 4 |  |  | 남문희 |  |  | 1087 | 17 |  | 1 |  |  | 55 | 1 |  |  | 양호 | 양호 | 양호 | 양호 | 양호 | 미정 |  |  | Y |  | 2018-01-28 02:52 | 2018-01-28 02:30 | 2018-01-28 06:15 | 2018-01-28 05:48 | 30 | 27 | 22 | 176 | 225
C41903 | AE15B18C | 1 | 2018-01-28 | C |  | 54 | 0 |  | 5 | [5 empty] | 1060 | 18 |  | 2 |  |  | 55 | 2 |  |  | 양호 | 양호 | 양호 | 양호 | 양호 | 미정 |  |  | Y |  | 2018-01-28 07:56 | 2018-01-28 07:50 | 2018-01-28 11:20 | 2018-01-28 11:04 | 95 | 16 | 6 | 188 | 210
C41907 | SM45CI2 | 1 | 2018-01-28 | C |  | 55 | 0 |  | 6 | [5 empty] | 1060 | 19 | YES | 3 | YES |  | 55 | 3 | YES |  | 양호 | 양호 | 양호 | 양호 | 양호 | 미정 |  |  | INGOT |  | 2018-01-28 12:10 | 2018-01-28 12:00 | 2018-01-28 15:00 | 2018-01-28 14:52 | 40 | 8 | 10 | 162 | 180
C41911 | S43BCH | 1 | 2018-01-28 | A |  | 56 | 0 |  | 7 | [5 empty] | 1084 | 1 |  | 1 |  |  | 55 | 1 |  | O | 양호 | 양호 | 양호 | 양호 | 양호 | 미정 |  |  | Y |  | 2018-01-28 16:44 | 2018-01-28 16:40 | 2018-01-28 20:05 | 2018-01-28 19:41 | 100 | 24 | 4 | 177 | 205
C41915 | S43BCH2 | 1 | 2018-01-28 | A |  | 57 | 0 |  | 8 | [5 empty] | 1094 | 2 |  | 2 |  |  | 55 | 2 |  |  | 양호 | 양호 | 양호 | 양호 | 양호 | 미정 |  |  | Y |  | 2018-01-28 20:55 | 2018-01-28 20:45 | 2018-01-29 00:20 | 2018-01-29 00:05 | 40 | 15 | 10 | 190 | 215
C41919 | 20MOCRS4HM | 1 | 2018-01-28 | B |  | 58 | 0 |  | 9 |  |  | 남문희 |  |  | 1083 | 3 |  | 3 |  |  | 55 | 3 |  |  | 양호 | 양호 | 양호 | 양호 | 양호 | 미정 |  |  | Y |  | 2018-01-29 01:18 | 2018-01-29 01:20 | 2018-01-29 04:40 | 2018-01-29 04:17 | 60 | 23 | -2 | 178 | 200
C41923 | 50CRMO4MI | 1 | 2018-01-28 | B |  | 59 | 0 |  | 10 |  |  | 남문희 |  |  | 1072 | 4 |  | 4 | YES |  | 55 | 4 | YES |  | 양호 | 양호 | 양호 | 양호 | 양호 | 미정 |  |  | INGOT |  | 2018-01-29 05:40 | 2018-01-29 05:30 | 2018-01-29 09:05 | 2018-01-29 08:14 | 50 | 51 | 10 | 154 | 215
C41927 | STB2 | 1 | 2018-01-29 | C |  | 60 | 0 | 외삽5 | 1 | [5 empty] | 1060 | 5 |  | 1 |  |  | 55 | 1 |  |  | 양호 | 양호 | 양호 | 양호 | 양호 | 미정 |  |  | Y |  | 2018-01-29 10:19 | 2018-01-29 10:05 | 2018-01-29 14:30 | 2018-01-29 13:44 | 60 | 46 | 14 | 205 | 265 | P/P교체, 171121-05-233, 잔존:150mm
C41931 | SFMN436VS | 1 | 2018-01-29 | A |  | 61 | 0 |  | 2 | [5 empty] | 1091 | 6 |  | 2 |  |  | 55 | 2 |  |  | 양호 | 양호 | 양호 | 양호 | 양호 | 미정 |  |  | Y |  | 2018-01-29 16:56 | 2018-01-29 16:50 | 2018-01-29 20:25 | 2018-01-29 19:55 | 140 | 30 | 6 | 179 | 215
C41935 | SCM420HT | 1 | 2018-01-29 | A |  | 62 | 0 |  | 3 | [5 empty] | 1078 | 7 |  | 3 |  |  | 55 | 3 |  |  | 양호 | 양호 | 양호 | 양호 | 양호 | 미정 |  |  | Y |  | 2018-01-29 21:27 | 2018-01-29 21:16 | 2018-01-30 01:20 | 2018-01-30 00:55 | 51 | 25 | 11 | 208 | 244
C41939 | SCM420HT | 1 | 2018-01-29 | B |  | 63 | 0 |  | 4 |  |  | 남문희 |  |  | 1068 | 8 |  | 1 |  |  | 55 | 1 |  | O | 양호 | 양호 | 양호 | 양호 | 양호 | 미정 |  |  | Y |  | 2018-01-30 02:22 | 2018-01-30 02:15 | 2018-01-30 05:40 | 2018-01-30 05:09 | 55 | 31 | 7 | 167 | 205
C41943 | SCM420HK | 1 | 2018-01-30 | D |  | 64 | 0 |  | 5 |  |  | 남태희 |  |  | 1101 | 9 |  | 2 |  |  | 55 | 2 |  |  | 양호 | 양호 | 양호 | 양호 | 양호 | 미정 |  |  | Y |  | 2018-01-30 06:36 | 2018-01-30 06:20 | 2018-01-30 09:40 | 2018-01-30 09:17 | 40 | 23 | 16 | 161 | 200
C41947 | SNCM438VI | 1 | 2018-01-30 | D |  | 65 | 0 |  | 6 |  |  | 남태희 |  |  | 1101 | 10 |  | 3 |  |  | 55 | 3 |  |  | 양호 | 양호 | 양호 | 양호 | 양호 | 미정 |  |  | INGOT |  | 2018-01-30 11:02 | 2018-01-30 10:35 | 2018-01-30 13:05 | 2018-01-30 13:17 | 55 | -12 | 27 | 135 | 150
C41951 | AE1045M6 | 1 | 2018-01-30 | A |  | 66 | 0 |  | 7 |  |  | 남태희 |  |  | 1085 | 11 |  | 4 | YES |  | 55 | 4 | YES |  | 양호 | 양호 | 양호 | 양호 | 양호 | 미정 |  |  | Y |  | 2018-01-30 15:15 | 2018-01-30 15:10 | 2018-01-30 18:20 | 2018-01-30 17:54 | 125 | 26 | 5 | 159 | 190
C41955 | SM45C | 1 | 2018-01-30 | A |  | 67 | 0 |  | 8 |  |  |  | 남태희 |  | 1076 | 12 |  | 1 |  |  | 55 | 1 |  |  | 양호 | 양호 | 양호 | 양호 | 양호 | 미정 |  |  | Y |  | 2018-01-30 19:25 | 2018-01-30 19:10 | 2018-01-30 22:40 | 2018-01-30 22:18 | 50 | 22 | 15 | 172 | 210
C41959 | SM45C | 1 | 2018-01-30 | B |  | 68 | 0 |  | 9 | YES | 150 | 남문희 |  |  | 1082 | 13 |  | 2 |  |  | 55 | 2 |  |  | 양호 | 양호 | 양호 | 양호 | 양호 | 미정 |  |  | Y |  | 2018-01-30 23:42 | 2018-01-30 23:25 | 2018-01-31 03:10 | 2018-01-31 02:35 | 45 | 35 | 17 | 174 | 225
C41963 | SM45CB | 1 | 2018-01-30 | B |  | 69 | 0 |  | 1 |  |  | 남문희 |  |  | 1090 | 14 |  | 3 | YES |  | 55 | 3 | YES |  | 양호 | 양호 | 양호 | 양호 | 양호 | 미정 |  |  | Y |  | 2018-01-31 04:00 | 2018-01-31 03:55 | 2018-01-31 07:15 | 2018-01-31 07:02 | 45 | 13 | 5 | 182 | 200 | PP 171121-08-228
C41967 | SM45CB | 1 | 2018-01-31 | D |  | 70 | 0 |  | 2 |  |  | 남태희 |  |  | 1101 | 15 |  | 1 |  |  | 55 | 1 |  | O | 양호 | 양호 | 양호 | 양호 | 양호 | 미정 |  |  | Y |  | 2018-01-31 08:32 | 2018-01-31 08:10 | 2018-01-31 11:45 | 2018-01-31 11:27 | 55 | 18 | 22 | 175 | 215
C42001 | AE15B36M2 | 1 | 2018-01-31 | D |  | 71 | 0 |  | 3 |  |  | 남태희 |  |  | 1101 | 16 |  | 2 |  |  | 55 | 2 |  |  | 양호 | 양호 | 양호 | 양호 | 양호 | 미정 |  |  | Y |  | 2018-01-31 12:44 | 2018-01-31 12:35 | 2018-01-31 16:16 | 2018-01-31 16:09 | 50 | 7 | 9 | 206 | 221
C42005 | SUP9DM | 1 | 2018-01-31 | A |  | 72 | 0 |  | 4 | [5 empty] | 1094 | 17 |  | 3 |  |  | 55 | 3 |  |  | 양호 | 양호 | 양호 | 양호 | 양호 | 미정 |  |  | Y |  | 2018-01-31 17:22 | 2018-01-31 16:55 | 2018-01-31 21:00 | 2018-01-31 20:20 | 39 | 40 | 27 | 178 | 245
C42009 | SUP9DM | 1 | 2018-01-31 | A |  | 73 | 0 |  | 5 | [5 empty] | 1077 | 18 | YES | 4 | YES |  | 55 | 4 | YES |  | 양호 | 양호 | 양호 | 양호 | 양호 | 미정 |  |  | Y |  | 2018-01-31 21:54 | 2018-01-31 21:44 | 2018-02-01 01:15 | 2018-02-01 00:45 | 44 | 30 | 10 | 171 | 211 | 12~13단(8시방향) 영구장 돌출로 대보수 처리함
B43580 | SCM440 | 1 | 2018-02-08 | B | LADLE 대보수 첫회 | 1 | 0 | 내삽 | 1 |  |  | 최용선 |  |  | 1125 | 1 |  | 1 |  |  | 55 | 1 |  | O | 양호 | 양호 | 양호 | 양호 | 양호 | 미정 |  |  | N | 1 | 2018-02-09 04:21 | 2018-02-09 08:43 | 2018-02-09 15:35 | 2018-02-09 15:06 | 11968 | 29 | -262 | 645 | 412 | P/P170828-03 래들장시간대기로 래들교체함 19호>1호 | 8 | 2018-02-07 13:00 | 2018-02-07 21:20 | 500 | 584 | 30 | 4 | 2018-02-07 21:50 | 2018-02-09 08:43 | 2093 | 1125 |  |  |  | -262
B43589 | AE4140M12 | 1 | 2018-02-09 | C |  | 2 | 0 |  | 2 |  |  | 최용선 |  |  | 1077 | 2 |  | 2 | NO |  | 55 | 2 |  |  | 양호 | 양호 | 양호 | 양호 | 양호 | 미정 |  |  | Y |  | 2018-02-09 15:49 | 2018-02-09 15:38 | 2018-02-09 19:50 | 2018-02-09 19:34 | 3 | 16 | 11 | 225 | 252 | AR-10.7
B43593 | SM45CB | 1 | 2018-02-09 | C |  | 3 | 0 |  | 3 |  |  | 최용선 |  |  | 1085 | 3 |  | 3 |  |  | 55 | 3 |  |  | 양호 | 양호 | 양호 | 양호 | 양호 | 미정 |  |  | Y |  | 2018-02-09 21:47 | 2018-02-09 21:35 | 2018-02-10 01:50 | 2018-02-10 01:22 | 105 | 28 | 12 | 215 | 255 | AR-10.8
B43597 | SM45C | 1 | 2018-02-09 | D |  | 4 | 0 |  | 4 |  |  | 송의섭 |  |  | 1089 | 4 |  | 4 | YES |  | 55 | 4 | YES |  | 양호 | 양호 | 양호 | 양호 | 양호 | 미정 |  |  | Y |  | 2018-02-10 02:18 | 2018-02-10 02:00 | 2018-02-10 05:32 | 2018-02-10 05:17 | 10 | 15 | 18 | 179 | 212
B43601 | SMN443H2 | 1 | 2018-02-10 | B |  | 5 | 0 |  | 5 |  |  | 송의섭 |  |  | 1087 | 5 |  | 1 |  |  | 55 | 1 |  |  | 양호 | 양호 | 양호 | 양호 | 양호 | 미정 |  |  | Y |  | 2018-02-10 06:21 | 2018-02-10 05:58 | 2018-02-10 10:06 | 2018-02-10 09:53 | 26 | 13 | 23 | 212 | 248
B43605 | SMN443H2 | 1 | 2018-02-10 | B |  | 6 | 0 |  | 6 |  |  |  | 우설식 |  | 1081 | 6 |  | 2 |  |  | 55 | 2 |  |  | 양호 | 양호 | 양호 | 양호 | 양호 | 미정 |  |  | Y |  | 2018-02-10 10:48 | 2018-02-10 10:17 | 2018-02-10 14:25 | 2018-02-10 14:06 | 11 | 19 | 31 | 199 | 248 | AR-10.5
B43609 | 46MNVS6 | 1 | 2018-02-10 | C |  | 7 | 0 |  | 7 |  |  | 최용선 |  |  | 1090 | 7 |  | 3 |  |  | 55 | 3 |  |  | 양호 | 양호 | 양호 | 양호 | 양호 | 미정 |  |  | Y |  | 2018-02-10 15:40 | 2018-02-10 15:30 | 2018-02-10 19:15 | 2018-02-10 18:36 | 65 | 39 | 10 | 176 | 225 | AR-10.7
B43613 | SNCM21 | 1 | 2018-02-10 | C |  | 8 | 0 |  | 8 |  |  |  | 최용선 |  | 1083 | 8 |  | 4 | YES |  | 55 | 4 | YES |  | 양호 | 양호 | 양호 | 양호 | 양호 | 미정 |  |  | Y |  | 2018-02-10 20:16 | 2018-02-10 19:50 | 2018-02-10 23:23 | 2018-02-10 23:12 | 35 | 11 | 26 | 176 | 213 | AR-10.25
B43617 | AE8620HT | 1 | 2018-02-10 | A |  | 9 | 0 |  | 9 |  |  | 강상완 | 김웅철 |  | 1139 | 9 |  | 1 |  |  | 55 | 1 |  | O | 양호 | 양호 | 양호 | 양호 | 양호 | 미정 |  |  | Y |  | 2018-02-11 00:14 | 2018-02-11 00:06 | 2018-02-11 03:22 | 2018-02-11 03:09 | 43 | 13 | 8 | 175 | 196 | AR-10.65
B43621 | KFMN443VS | 1 | 2018-02-10 | A |  | 10 | 0 |  | 10 |  |  | 강상완 |  |  | 1134 | 10 |  | 2 |  |  | 55 | 2 |  |  | 양호 | 양호 | 양호 | 양호 | 양호 | 미정 |  |  | Y |  | 2018-02-11 04:16 | 2018-02-11 04:08 | 2018-02-11 07:50 | 2018-02-11 07:32 | 46 | 18 | 8 | 195 | 222 | AR-10.1 래들바닥 전체적으로 이상침식 탈락함
B43625 | KFMN443VS | 1 | 2018-02-11 | B |  | 11 | 0 |  | 11 | [5 empty] | 1088 | 11 |  | 3 | YES |  | 55 | 3 | YES |  | 양호 | 양호 | 양호 | 양호 | 양호 | 미정 |  |  | Y |  | 2018-02-11 08:40 | 2018-02-11 08:28 | 2018-02-11 11:45 | 2018-02-11 11:32 | 38 | 13 | 13 | 172 | 197 | AR-9.85
B43629 | SCM440 | 1 | 2018-02-11 | B |  | 12 | 0 |  | 12 | YES |  | 우설식 |  |  | 1073 | 12 |  | 1 |  |  | 55 | 1 |  | O | 양호 | 양호 | 양호 | 양호 | 양호 | 미정 |  |  | Y |  | 2018-02-11 12:52 | 2018-02-11 12:30 | 2018-02-11 16:18 | 2018-02-11 15:59 | 45 | 19 | 22 | 187 | 228 | AR-9.4
B43633 | SCM440HK | 1 | 2018-02-11 | C |  | 13 | 0 | 외삽1 | 1 |  |  | 최용선 |  |  | 1099 | 13 |  | 2 |  |  | 55 | 2 |  |  | 양호 | 양호 | 양호 | 양호 | 양호 | 미정 |  |  | Y |  | 2018-02-11 16:59 | 2018-02-11 16:38 | 2018-02-11 20:25 | 2018-02-11 20:12 | 20 | 13 | 21 | 193 | 227 | AR-10.6
B43637 | AE4140M10 | 1 | 2018-02-11 | C |  | 14 | 0 |  | 2 |  |  | 최용선 |  |  | 1087 | 14 |  | 3 |  |  | 55 | 3 |  |  | 양호 | 양호 | 양호 | 양호 | 양호 | 미정 |  |  | Y |  | 2018-02-11 21:15 | 2018-02-11 21:03 | 2018-02-12 01:09 | 2018-02-12 00:32 | 38 | 37 | 12 | 196 | 246 | AR-10.4
B43641 | SM45CB | 1 | 2018-02-11 | A |  | 15 | 0 |  | 3 | [5 empty] | 1139 | 15 |  | 4 | YES |  | 55 | 4 | YES |  | 양호 | 양호 | 양호 | 양호 | 양호 | 미정 |  |  | Y |  | 2018-02-12 01:57 | 2018-02-12 01:19 | 2018-02-12 06:00 | 2018-02-12 05:35 | 10 | 25 | 38 | 218 | 281 | AR-10.3
B43643 | AE5130M | 1 | 2018-02-12 | B |  | 16 | 0 |  | 4 |  |  |  | 우설식 |  | 1086 | 16 |  | 1 |  |  | 65 | 1 |  |  | 양호 | 양호 | 양호 | 양호 | 양호 | 미정 |  |  | Y |  | 2018-02-12 08:04 | 2018-02-12 07:40 | 2018-02-12 11:30 | 2018-02-12 10:55 | 100 | 35 | 24 | 171 | 230 | AR-10.3
B43647 | AE5130M | 1 | 2018-02-12 | B |  | 17 | 0 |  | 5 |  |  | 윤석재 | 우설식 |  | 1082 | 17 | YES | 2 | YES |  | 65 | 2 | YES |  | 양호 | 양호 | 양호 | 양호 | 양호 | 미정 |  |  | Y |  | 2018-02-12 12:24 | 2018-02-12 12:00 | 2018-02-12 15:35 | 2018-02-12 15:13 | 30 | 22 | 24 | 169 | 215 | AR-9.9
B43651 | AE5130M | 1 | 2018-02-12 | D |  | 18 | 0 |  | 6 |  |  | 송의섭 |  |  | 1086 | 1 |  | 1 |  |  | 55 | 1 |  | O | 양호 | 양호 | 양호 | 양호 | 양호 | 미정 |  |  | Y |  | 2018-02-12 16:21 | 2018-02-12 16:14 | 2018-02-12 19:28 | 2018-02-12 19:16 | 39 | 12 | 7 | 175 | 194
B43655 | AE5130M | 1 | 2018-02-12 | D |  | 19 | 0 |  | 7 |  |  | 송의섭 |  |  | 1086 | 2 |  | 2 |  |  | 55 | 2 |  |  | 양호 | 양호 | 양호 | 양호 | 양호 | 미정 |  |  | Y |  | 2018-02-12 20:25 | 2018-02-12 20:15 | 2018-02-13 00:03 | 2018-02-12 23:35 | 47 | 28 | 10 | 190 | 228
B43659 | 30MNB5M | 1 | 2018-02-12 | A |  | 20 | 0 |  | 8 | YES | 150 |  |  |  | 1135 | 3 |  | 3 |  |  | 55 | 3 |  |  | 양호 | 양호 | 양호 | 양호 | 양호 | 미정 |  |  | Y |  | 2018-02-13 00:48 | 2018-02-13 00:20 | 2018-02-13 04:38 | 2018-02-13 04:11 | 17 | 27 | 28 | 203 | 258 | AR-10.2
A43702 | AE1050M2 | 1 | 2018-02-13 | B |  | 21 | 0 | 외삽2 | 1 |  |  | 강상완 |  |  | 1097 | 4 |  | 4 | YES |  | 55 | 4 | YES |  | 양호 | 양호 | 양호 | 양호 | 양호 | 미정 |  |  | N | 2 | 2018-02-13 08:55 | 2018-02-13 08:35 | 2018-02-13 12:33 | 2018-02-13 12:19 | 237 | 14 | 20 | 204 | 238 | P/P171208-02(234)
A43707 | G-AE1055LST | 1 | 2018-02-13 | D |  | 22 | 0 |  | 2 | [5 empty] | 1086 | 5 |  | 1 |  |  | 55 | 1 |  | O | 양호 | 양호 | 양호 | 양호 | 양호 | 미정 |  |  | Y |  | 2018-02-13 14:08 | 2018-02-13 13:50 | 2018-02-13 18:10 | 2018-02-13 17:43 | 77 | 27 | 18 | 214 | 260
B43675 | AE4130M6 | 1 | 2018-02-13 | D |  | 23 | 0 |  | 3 |  |  | 송의섭 |  |  | 1088 | 6 |  | 2 |  |  | 55 | 2 |  |  | 양호 | 양호 | 양호 | 양호 | 양호 | 미정 |  |  | Y |  | 2018-02-13 18:39 | 2018-02-13 18:25 | 2018-02-13 21:50 | 2018-02-13 21:34 | 15 | 16 | 14 | 175 | 205
B43684 | 30MNB5M | 1 | 2018-02-13 | A |  | 24 | 0 |  | 4 | [5 empty] | 1152 | 7 |  | 3 |  |  | 55 | 3 |  |  | 양호 | 양호 | 양호 | 양호 | 양호 | 미정 |  |  | Y |  | 2018-02-14 04:23 | 2018-02-14 04:15 | 2018-02-14 08:10 | 2018-02-14 07:59 | 385 | 11 | 8 | 215 | 235 | AR-9.9
B43688 | SCR415HM | 1 | 2018-02-14 | C |  | 25 | 0 |  | 5 |  |  | 최용선 | 윤호철 |  | 1064 | 8 |  | 4 | YES |  | 55 | 4 | YES |  | 양호 | 양호 | 양호 | 양호 | 양호 | 미정 |  |  | Y |  | 2018-02-14 08:50 | 2018-02-14 08:34 | 2018-02-14 12:35 | 2018-02-14 12:05 | 24 | 30 | 16 | 195 | 241 | AR-10.3
B43692 | AE1548 | 1 | 2018-02-14 | C |  | 26 | 0 |  | 6 |  |  | 강상완 |  |  | 1064 | 9 |  | 1 |  |  | 55 | 1 |  |  | 양호 | 양호 | 양호 | 양호 | 양호 | 미정 |  |  | Y |  | 2018-02-14 13:31 | 2018-02-14 13:25 | 2018-02-14 17:30 | 2018-02-14 17:19 | 50 | 11 | 6 | 228 | 245 | AR9.6
B43696 | SNCM23I | 1 | 2018-02-14 | D |  | 27 | 0 |  | 7 |  |  | 송의섭 |  |  | 1086 | 10 |  | 2 |  |  | 55 | 2 |  |  | 양호 | 양호 | 양호 | 양호 | 양호 | 미정 |  |  | INGOT |  | 2018-02-14 17:59 | 2018-02-14 17:45 | 2018-02-14 20:53 | 2018-02-14 20:35 | 15 | 18 | 14 | 156 | 188
B43699 | AE1548 | 1 | 2018-02-14 | D |  | 28 | 0 |  | 8 | YES | 150 | 송의섭 |  |  | 1089 | 11 |  | 3 | YES |  | 55 | 3 | YES |  | 양호 | 양호 | 양호 | 양호 | 양호 | 미정 |  |  | Y |  | 2018-02-14 21:08 | 2018-02-14 21:03 | 2018-02-15 00:24 | 2018-02-14 23:49 | 10 | 35 | 5 | 161 | 201 | C/N 철피녹음
B43707 | AE1548 | 1 | 2018-02-14 | A |  | 29 | 0 | 외삽3 | 1 |  |  | 강상완 |  |  | 1135 | 12 |  | 1 |  |  | 55 | 1 |  | O | 양호 | 양호 | 양호 | 양호 | 양호 | 미정 |  |  | Y |  | 2018-02-15 05:45 | 2018-02-15 05:37 | 2018-02-15 09:10 | 2018-02-15 08:58 | 313 | 12 | 8 | 193 | 213 | P.P 180105-08(218)
B43711 | AE1548 | 1 | 2018-02-15 | C |  | 30 | 0 |  | 2 |  |  | 최용선 | 윤호철 |  | 1068 | 13 |  | 2 | YES |  | 55 | 2 | YES |  | 양호 | 양호 | 양호 | 양호 | 양호 | 미정 |  |  | Y |  | 2018-02-15 10:11 | 2018-02-15 09:55 | 2018-02-15 13:59 | 2018-02-15 13:23 | 45 | 36 | 16 | 192 | 244 | CN철피녹음
B43715 | SM45C | 1 | 2018-02-15 | D |  | 31 | 0 |  | 3 |  |  | 강상완 |  |  | 1126 | 14 |  | 1 |  |  | 55 | 1 |  | O | 양호 | 양호 | 양호 | 양호 | 양호 | 미정 |  |  | Y |  | 2018-02-15 14:38 | 2018-02-15 14:29 | 2018-02-15 18:18 | 2018-02-15 18:02 | 30 | 16 | 9 | 205 | 229 | AR-9.9
B43719 | SM45C | 1 | 2018-02-15 | D |  | 32 | 0 |  | 4 |  |  | 강상완 |  |  | 1136 | 15 |  | 2 | YES |  | 55 | 2 | YES |  | 양호 | 양호 | 양호 | 양호 | 양호 | 미정 |  |  | Y |  | 2018-02-15 18:52 | 2018-02-15 18:43 | 2018-02-15 22:47 | 2018-02-15 22:09 | 25 | 38 | 9 | 197 | 244 | AR-10.5 CN 철피녹음 W/B 볼텍스 부착으로 렌싱작업
B43724 | SUP9DM | 1 | 2018-02-15 | A |  | 33 | 0 |  | 5 |  |  | 강상완 |  |  | 1128 | 16 | YES | 1 | YES |  | 55 | 1 | YES | O | 양호 | 양호 | 양호 | 양호 | 양호 | 미정 |  |  | Y |  | 2018-02-15 23:58 | 2018-02-15 23:48 | 2018-02-16 03:38 | 2018-02-16 03:05 | 61 | 33 | 10 | 187 | 230 | AR-10.4
B43728 | SM45CB | 1 | 2018-02-18 | C |  | 34 | 0 |  | 6 |  |  | 강상완 |  |  | 1120 | 1 |  | 1 |  |  | 55 | 1 |  | O | 양호 | 양호 | 양호 | 양호 | 양호 | 미정 |  |  | Y |  | 2018-02-18 08:45 | 2018-02-18 08:30 | 2018-02-18 14:32 | 2018-02-18 14:30 | 3172 | 2 | 15 | 345 | 362
B43732 | SM45CB | 1 | 2018-02-18 | D |  | 35 | 0 |  | 7 |  |  | 남태희 | 장신일 |  | 1086 | 2 |  | 2 |  |  | 55 | 2 |  |  | 양호 | 양호 | 양호 | 양호 | 양호 | 미정 |  |  | Y |  | 2018-02-18 15:37 | 2018-02-18 15:28 | 2018-02-18 18:50 | 2018-02-18 18:43 | 56 | 7 | 9 | 186 | 202
B43736 | SM45CB | 1 | 2018-02-18 | D |  | 36 | 0 |  | 8 |  |  | 남태희 |  |  | 1086 | 3 |  | 3 |  |  | 55 | 3 |  |  | 양호 | 양호 | 양호 | 양호 | 양호 | 미정 |  |  | Y |  | 2018-02-18 19:23 | 2018-02-18 19:15 | 2018-02-18 23:10 | 2018-02-18 22:56 | 25 | 14 | 8 | 213 | 235
B43741 | SM45C | 1 | 2018-02-18 | A |  | 37 | 0 | 외삽4 | 1 | [5 empty] | 1135 | 4 |  | 4 | YES |  | 55 | 4 | YES |  | 양호 | 양호 | 양호 | 양호 | 양호 | 미정 |  |  | Y |  | 2018-02-19 01:01 | 2018-02-19 00:45 | 2018-02-19 04:34 | 2018-02-19 04:26 | 95 | 8 | 16 | 205 | 229 | P/P 180104-03(230)
A43759 | AE1055LS | 1 | 2018-02-19 | C |  | 38 | 0 |  | 2 | [5 empty] | 1062 | 5 |  | 1 |  |  | 55 | 1 |  | O | 양호 | 양호 | 양호 | 양호 | 양호 | 미정 |  |  | Y |  | 2018-02-19 07:35 | 2018-02-19 07:17 | 2018-02-19 11:15 | 2018-02-19 11:03 | 163 | 12 | 18 | 209 | 238
A43763 | AE1055LS | 1 | 2018-02-19 | C |  | 39 | 0 |  | 3 |  |  | 강상완 | 윤호철 |  | 1064 | 6 |  | 2 |  |  | 55 | 2 |  |  | 양호 | 양호 | 양호 | 양호 | 양호 | 미정 |  |  | Y |  | 2018-02-19 12:14 | 2018-02-19 12:00 | 2018-02-19 15:18 | 2018-02-19 15:06 | 45 | 12 | 14 | 172 | 198 | AR10.3
A43767 | AE1055LS | 1 | 2018-02-19 | D |  | 40 | 0 |  | 4 |  |  | 장신일 |  |  | 1088 | 7 |  | 3 |  |  | 55 | 3 |  |  | 양호 | 양호 | 양호 | 양호 | 양호 | 미정 |  |  | Y |  | 2018-02-19 16:27 | 2018-02-19 16:11 | 2018-02-19 19:30 | 2018-02-19 19:14 | 53 | 16 | 16 | 168 | 199 | AR-9.9
B43758 | AE1548 | 1 | 2018-02-19 | D |  | 41 | 0 |  | 5 |  |  | 장신일 |  |  | 1087 | 8 |  | 4 | YES |  | 55 | 4 | YES |  | 양호 | 양호 | 양호 | 양호 | 양호 | 미정 |  |  | Y |  | 2018-02-19 19:45 | 2018-02-19 19:36 | 2018-02-19 23:10 | 2018-02-19 22:37 | 6 | 33 | 9 | 172 | 214 | AR-10.0
B43762 | AE1548 | 1 | 2018-02-19 | B |  | 42 | 0 |  | 6 | [5 empty] | 1088 | 9 |  | 1 |  |  | 55 | 1 |  |  | 양호 | 양호 | 양호 | 양호 | 양호 | 미정 |  |  | Y |  | 2018-02-20 00:16 | 2018-02-19 23:45 | 2018-02-20 03:20 | 2018-02-20 03:09 | 35 | 12 | 31 | 173 | 215 | AR-10.1
A43778 | AE1055LS | 1 | 2018-02-19 | B |  | 43 | 0 |  | 7 | [5 empty] | 1083 | 10 |  | 2 |  |  | 55 | 2 |  |  | 양호 | 양호 | 양호 | 양호 | 양호 | 미정 |  |  | Y |  | 2018-02-20 03:49 | 2018-02-20 03:35 | 2018-02-20 07:15 | 2018-02-20 06:38 | 15 | 37 | 14 | 168 | 220 | AR-10.1
A43782 | SM53C | 1 | 2018-02-20 | C |  | 44 | 0 |  | 8 |  |  | 최용선 |  |  | 1088 | 11 |  | 3 |  |  | 55 | 3 |  |  | 양호 | 양호 | 양호 | 양호 | 양호 | 미정 |  |  | Y |  | 2018-02-20 08:05 | 2018-02-20 07:53 | 2018-02-20 12:09 | 2018-02-20 11:48 | 38 | 21 | 12 | 223 | 256 | AR-9.4
A43786 | SCR420HON2 | 1 | 2018-02-20 | C |  | 45 | 0 |  | 9 |  |  | 최용선 |  |  | 1078 | 12 |  | 4 | YES |  | 55 | 4 | YES |  | 양호 | 양호 | 양호 | 양호 | 양호 | 미정 |  |  | Y |  | 2018-02-20 12:48 | 2018-02-20 12:40 | 2018-02-20 16:20 | 2018-02-20 15:55 | 31 | 25 | 8 | 187 | 220 | AR-10.1
B43777 | SCM415C1 | 1 | 2018-02-20 | D |  | 46 | 0 |  | 10 |  |  |  | 장신일 |  | 1089 | 13 |  | 1 |  |  | 55 | 1 |  | O | 양호 | 양호 | 양호 | 양호 | 양호 | 미정 |  |  | Y |  | 2018-02-20 16:36 | 2018-02-20 16:30 | 2018-02-20 20:20 | 2018-02-20 20:02 | 10 | 18 | 6 | 206 | 230
A43794 | AE1055LS | 1 | 2018-02-20 | D |  | 47 | 0 |  | 1 |  |  | 송의섭 |  |  | 1080 | 14 |  | 2 |  |  | 55 | 2 |  |  | 양호 | 양호 | 양호 | 양호 | 양호 | 미정 |  |  | N | 1 | 2018-02-20 21:32 | 2018-02-20 21:15 | 2018-02-21 01:05 | 2018-02-21 00:39 | 55 | 26 | 17 | 187 | 230
A43798 | AE1055LS | 1 | 2018-02-20 | B |  | 48 | 0 |  | 2 | [5 empty] | 1079 | 15 |  | 3 |  |  | 55 | 3 |  |  | 양호 | 양호 | 양호 | 양호 | 양호 | 미정 |  |  | Y |  | 2018-02-21 02:10 | 2018-02-21 01:55 | 2018-02-21 05:20 | 2018-02-21 05:08 | 50 | 12 | 15 | 178 | 205 | AR-10.0
A43802 | STB2 | 1 | 2018-02-21 | C |  | 49 | 0 |  | 3 |  |  | 우설식 |  |  | 1095 | 16 |  | 4 | YES |  | 55 | 4 | YES |  | 양호 | 양호 | 양호 | 양호 | 양호 | 미정 |  |  | Y |  | 2018-02-21 06:51 | 2018-02-21 06:10 | 2018-02-21 10:30 | 2018-02-21 09:49 | 50 | 41 | 41 | 178 | 260 | AR-10.1
A43806 | STB2 | 1 | 2018-02-21 | C |  | 50 | 0 |  | 4 |  |  | 윤호철 | 김웅철 |  | 1096 | 17 |  | 1 |  |  | 55 | 1 |  |  | 양호 | 양호 | 양호 | 양호 | 양호 | 미정 |  |  | Y |  | 2018-02-21 11:27 | 2018-02-21 11:10 | 2018-02-21 14:42 | 2018-02-21 14:19 | 40 | 23 | 17 | 172 | 212 | AR-9.5
A43810 | SCR420HB | 1 | 2018-02-21 | A |  | 51 | 0 |  | 5 |  |  | 김웅철 |  |  | 1096 | 18 |  | 2 |  |  | 55 | 2 |  |  | 양호 | 양호 | 양호 | 양호 | 양호 | 미정 |  |  | Y |  | 2018-02-21 15:46 | 2018-02-21 15:40 | 2018-02-21 19:15 | 2018-02-21 18:53 | 58 | 22 | 6 | 187 | 215 | AR-10.4
A43814 | SCR420HB | 1 | 2018-02-21 | A |  | 52 | 0 |  | 6 | [5 empty] | 1090 | 19 | YES | 3 | YES |  | 55 | 3 | YES |  | 양호 | 양호 | 양호 | 양호 | 양호 | 미정 |  |  | Y |  | 2018-02-21 19:54 | 2018-02-21 19:40 | 2018-02-21 23:02 | 2018-02-21 22:42 | 25 | 20 | 14 | 167 | 202 | AR-10.0
B43807 | SFMN438VM2 | 1 | 2018-02-21 | B |  | 53 | 0 |  | 7 |  |  | 윤석재 |  |  | 1087 | 1 |  | 1 |  |  | 55 | 1 |  | O | 양호 | 양호 | 양호 | 양호 | 양호 | 미정 |  |  | Y |  | 2018-02-22 00:51 | 2018-02-22 00:37 | 2018-02-22 04:10 | 2018-02-22 03:58 | 95 | 12 | 14 | 188 | 213 | AR-10
B43811 | AE4330VM4 | 1 | 2018-02-21 | B |  | 54 | 0 |  | 8 |  |  | 우설식 |  |  | 1081 | 2 |  | 2 |  |  | 55 | 2 |  |  | 양호 | 양호 | 양호 | 양호 | 양호 | 미정 |  |  | Y |  | 2018-02-22 04:55 | 2018-02-22 04:43 | 2018-02-22 08:50 | 2018-02-22 08:35 | 33 | 15 | 12 | 221 | 247 | AR-9.8
B43815 | AE4330VM5 | 1 | 2018-02-22 | C |  | 55 | 0 |  | 9 | YES |  | 최용선 |  |  | 1078 | 3 |  | 3 |  |  | 55 | 3 |  |  | 양호 | 양호 | 양호 | 양호 | 양호 | 미정 |  |  | Y |  | 2018-02-22 10:05 | 2018-02-22 09:40 | 2018-02-22 14:02 | 2018-02-22 13:34 | 50 | 28 | 25 | 209 | 262 | AR-10.4
B43819 | AE4137HMA | 1 | 2018-02-22 | A |  | 56 | 0 | 외삽6 | 1 |  |  | 강상완 |  |  | 1088 | 4 |  | 4 | YES |  | 55 | 4 | YES |  | 양호 | 양호 | 양호 | 양호 | 양호 | 미정 |  |  | Y |  | 2018-02-22 15:09 | 2018-02-22 15:02 | 2018-02-22 18:38 | 2018-02-22 18:08 | 60 | 30 | 7 | 180 | 216 | P/P 180105-09(170)
B43823 | AE4137HMA | 1 | 2018-02-22 | A |  | 57 | 0 |  | 2 |  |  | 강상완 |  |  | 1134 | 5 |  | 1 |  |  | 55 | 1 |  |  | 양호 | 양호 | 양호 | 양호 | 양호 | 미정 |  |  | Y |  | 2018-02-22 19:26 | 2018-02-22 19:08 | 2018-02-22 22:30 | 2018-02-22 22:14 | 30 | 16 | 18 | 168 | 202 | AR-11.05
B43827 | AE4137HMA | 1 | 2018-02-22 | B |  | 58 | 0 |  | 3 |  |  | 우설식 |  |  | 1083 | 6 |  | 2 |  |  | 55 | 2 |  |  | 양호 | 양호 | 양호 | 양호 | 양호 | 미정 |  |  | Y |  | 2018-02-22 23:26 | 2018-02-22 23:17 | 2018-02-23 02:38 | 2018-02-23 02:25 | 47 | 13 | 9 | 178 | 201 | AR-10.1
C42368 | SM43C | 1 | 2018-02-22 | B |  | 59 | 0 |  | 4 |  |  | 남문희 |  |  | 1095 | 7 |  | 3 | YES |  | 55 | 3 | YES |  | 양호 | 양호 | 양호 | 양호 | 양호 | 미정 |  |  | Y |  | 2018-02-23 03:36 | 2018-02-23 03:20 | 2018-02-23 07:00 | 2018-02-23 06:51 | 42 | 9 | 16 | 194 | 220
C42372 | SM45CB | 1 | 2018-02-23 | D |  | 60 | 0 |  | 5 |  |  | 남태희 |  |  | 1101 | 8 |  | 1 |  |  | 55 | 1 |  | O | 양호 | 양호 | 양호 | 양호 | 양호 | 미정 |  |  | Y |  | 2018-02-23 08:10 | 2018-02-23 07:50 | 2018-02-23 11:10 | 2018-02-23 11:00 | 50 | 10 | 20 | 170 | 200
C42376 | SM45CB | 1 | 2018-02-23 | D |  | 61 | 0 |  | 6 |  |  | 남태희 |  |  | 1101 | 9 |  | 2 |  |  | 55 | 2 |  |  | 양호 | 양호 | 양호 | 양호 | 양호 | 미정 |  |  | Y |  | 2018-02-23 12:28 | 2018-02-23 12:05 | 2018-02-23 15:40 | 2018-02-23 15:28 | 55 | 12 | 23 | 180 | 215
C42380 | SM45CB | 1 | 2018-02-23 | A |  | 62 | 0 |  | 7 |  |  | 남태희 |  |  | 1099 | 10 |  | 3 |  |  | 55 | 3 |  |  | 양호 | 양호 | 양호 | 양호 | 양호 | 미정 |  |  | Y |  | 2018-02-23 16:39 | 2018-02-23 16:30 | 2018-02-23 19:55 | 2018-02-23 19:48 | 50 | 7 | 9 | 189 | 205
C42384 | SCM435HF | 1 | 2018-02-23 | A |  | 63 | 0 |  | 8 |  |  |  | 남태희 |  | 1076 | 11 |  | 4 | YES |  | 55 | 4 | YES |  | 양호 | 양호 | 양호 | 양호 | 양호 | 미정 |  |  | Y |  | 2018-02-23 21:56 | 2018-02-23 21:30 | 2018-02-24 01:30 | 2018-02-24 00:58 | 95 | 32 | 26 | 182 | 240
C42388 | SCM435HF | 1 | 2018-02-23 | B |  | 64 | 0 |  | 1 |  |  | 남문희 |  |  | 1085 | 12 |  | 1 |  |  | 55 | 1 |  | O | 양호 | 양호 | 양호 | 양호 | 양호 | 미정 |  |  | Y |  | 2018-02-24 02:28 | 2018-02-24 02:15 | 2018-02-24 05:30 | 2018-02-24 05:24 | 45 | 6 | 13 | 175 | 195 | PP 180117-01-229
C42392 | SCM415HR | 1 | 2018-02-24 | D |  | 65 | 0 |  | 2 |  |  |  | 남문희 |  | 1101 | 13 |  | 2 | YES |  | 55 | 2 | YES |  | 양호 | 양호 | 양호 | 양호 | 양호 | 미정 |  |  | Y |  | 2018-02-24 07:11 | 2018-02-24 06:50 | 2018-02-24 10:10 | 2018-02-24 09:50 | 80 | 20 | 21 | 159 | 200 | C/N 철피 파손
C42396 | SCM415 | 1 | 2018-02-24 | D |  | 66 | 0 |  | 3 |  |  | 남태희 |  |  | 1102 | 14 |  | 1 |  |  | 55 | 1 |  | O | 양호 | 양호 | 양호 | 양호 | 양호 | 미정 |  |  | Y |  | 2018-02-24 11:24 | 2018-02-24 11:10 | 2018-02-24 14:30 | 2018-02-24 14:18 | 60 | 12 | 14 | 174 | 200
C42400 | SCM415HS | 1 | 2018-02-24 | A |  | 67 | 0 |  | 4 | [5 empty] | 1098 | 15 |  | 2 |  |  | 55 | 2 |  |  | 양호 | 양호 | 양호 | 양호 | 양호 | 미정 |  |  | Y |  | 2018-02-24 16:21 | 2018-02-24 16:05 | 2018-02-24 19:35 | 2018-02-24 19:05 | 95 | 30 | 16 | 165 | 210
C42404 | SCR440B1 | 1 | 2018-02-24 | A |  | 68 | 0 |  | 5 | [5 empty] | 1077 | 16 |  | 3 | YES |  | 55 | 3 | YES |  | 양호 | 양호 | 양호 | 양호 | 양호 | 미정 |  |  | Y |  | 2018-02-24 20:56 | 2018-02-24 20:48 | 2018-02-25 00:40 | 2018-02-25 00:07 | 73 | 33 | 8 | 191 | 232 | C/N철피녹음
C42408 | SCR440B1 | 1 | 2018-02-24 | C |  | 69 | 0 |  | 6 | [5 empty] | 1060 | 17 |  | 1 |  |  | 55 | 1 |  | O | 양호 | 양호 | 양호 | 양호 | 양호 | 미정 |  |  | Y |  | 2018-02-25 01:41 | 2018-02-25 01:35 | 2018-02-25 05:05 | 2018-02-25 04:45 | 55 | 20 | 6 | 184 | 210
C42412 | SCR440B1 | 1 | 2018-02-25 | D |  | 70 | 0 | 외삽6 | 1 | [5 empty] | 1060 | 18 |  | 2 |  |  | 55 | 2 |  |  | 양호 | 양호 | 양호 | 양호 | 양호 | 미정 |  |  | Y |  | 2018-02-25 06:16 | 2018-02-25 06:05 | 2018-02-25 09:45 | 2018-02-25 09:28 | 60 | 17 | 11 | 192 | 220 | P/P교체, 180117-09-190, 잔존:150mm
C42416 | AE1055M2 | 1 | 2018-02-25 | D |  | 71 | 0 |  | 2 |  |  | 남태희 |  |  | 1102 | 19 | YES | 3 | YES |  | 55 | 3 | YES |  | 양호 | 양호 | 양호 | 양호 | 양호 | 미정 |  |  | Y |  | 2018-02-25 11:14 | 2018-02-25 11:00 | 2018-02-25 14:30 | 2018-02-25 14:12 | 75 | 18 | 14 | 179 | 210
C42420 | AE1055M2 | 1 | 2018-02-25 | A |  | 72 | 0 |  | 3 | [5 empty] | 1077 | 1 |  | 1 |  |  | 55 | 1 |  | O | 양호 | 양호 | 양호 | 양호 | 양호 | 미정 |  |  | Y |  | 2018-02-25 15:39 | 2018-02-25 15:30 | 2018-02-25 19:14 | 2018-02-25 18:29 | 60 | 45 | 9 | 170 | 224
C42424 | AE1055M2 | 1 | 2018-02-25 | A |  | 73 | 0 |  | 4 | [5 empty] | 1091 | 2 |  | 2 |  |  | 55 | 2 |  |  | 양호 | 양호 | 양호 | 양호 | 양호 | 미정 |  |  | Y |  | 2018-02-25 20:09 | 2018-02-25 19:50 | 2018-02-25 23:25 | 2018-02-25 22:43 | 36 | 42 | 19 | 154 | 215
C42428 | SFMN431VS | 1 | 2018-02-25 | C |  | 74 | 0 |  | 5 | [5 empty] | 1060 | 3 |  | 3 |  |  | 55 | 3 |  |  | 양호 | 양호 | 양호 | 양호 | 양호 | 미정 |  |  | Y |  | 2018-02-26 00:57 | 2018-02-26 00:40 | 2018-02-26 04:25 | 2018-02-26 03:59 | 75 | 26 | 17 | 183 | 225
C42432 | SM10CB | 1 | 2018-02-25 | C |  | 75 | 0 |  | 6 | [5 empty] | 1060 | 4 |  | 4 |  |  | 55 | 4 |  |  | 양호 | 양호 | 양호 | 양호 | 양호 | 미정 |  |  | Y |  | 2018-02-26 05:35 | 2018-02-26 05:30 | 2018-02-26 07:10 | 2018-02-26 11:07 | 65 | -237 | 5 | 332 | 100 | 좌즉 옆꾸리9시방향 빵꾸 9단
A42872 | BP-SCM415HS | 10 | 2018-01-05 | C | LADLE 대보수 첫회 | 1 | 0 | 내삽 | 1 |  |  | 강상완 |  |  | 1547 | 1 |  | 1 |  |  | 55 | 1 |  |  | 양호 | 양호 | 양호 | 양호 | 양호 | 미정 |  |  | Y |  | 2018-01-05 07:30 | 2018-01-05 07:10 | 2018-01-05 11:00 | 2018-01-05 10:44 | 17140 | 16 | 20 | 194 | 230 | P/P 170901-04 [193]AR-11.3 | 8 | 2018-01-04 01:50 | 2018-01-05 01:30 | 1420 | 927 | 10 | 5 | 2018-01-05 01:40 | 2018-01-05 07:10 | 330 | 1547 | 265 | 286 | 325 | 20
A42876 | BP-SCM415HS | 10 | 2018-01-05 | C |  | 2 | 0 |  | 2 |  |  |  | 김웅철 |  | 1083 | 2 |  | 2 |  |  | 55 | 2 |  |  | 양호 | 양호 | 양호 | 양호 | 양호 | 미정 |  |  | Y |  | 2018-01-05 11:35 | 2018-01-05 11:26 | 2018-01-05 15:02 | 2018-01-05 14:35 | 26 | 27 | 9 | 180 | 216 | AR-10.4
A42880 | SCM415HON | 10 | 2018-01-05 | D |  | 3 | 0 |  | 3 |  |  | 장신일 |  |  | 1087 | 3 |  | 3 |  |  | 55 | 3 |  |  | 양호 | 양호 | 양호 | 양호 | 양호 | 미정 |  |  | Y |  | 2018-01-05 15:50 | 2018-01-05 15:25 | 2018-01-05 18:50 | 2018-01-05 18:26 | 23 | 24 | 25 | 156 | 205 | AR-10.8
B42858 | 20MNCRS5HM5 | 10 | 2018-01-05 | D |  | 4 | 0 |  | 4 |  |  | 장신일 |  |  | 1086 | 4 |  | 4 | YES |  | 55 | 4 | YES |  | 양호 | 양호 | 양호 | 양호 | 양호 | 미정 |  |  | Y |  | 2018-01-05 19:32 | 2018-01-05 19:25 | 2018-01-05 23:00 | 2018-01-05 22:48 | 35 | 12 | 7 | 196 | 215 | AR-10.20
B42862 | KFMN438S | 10 | 2018-01-05 | A |  | 5 | 0 |  | 5 |  |  | 장신일 |  |  | 1135 | 5 |  | 1 |  |  | 55 | 1 |  |  | 양호 | 양호 | 양호 | 양호 | 양호 | 미정 |  |  | Y |  | 2018-01-05 23:59 | 2018-01-05 23:38 | 2018-01-06 03:30 | 2018-01-06 03:13 | 38 | 17 | 21 | 195 | 232 | AR-10.60
B42866 | 25MOCRS4HM | 10 | 2018-01-05 | A |  | 6 | 0 |  | 6 |  |  | 강상완 |  |  | 1136 | 6 |  | 2 |  |  | 55 | 2 |  |  | 양호 | 양호 | 양호 | 양호 | 양호 | 미정 |  |  | Y |  | 2018-01-06 03:57 | 2018-01-06 03:48 | 2018-01-06 08:05 | 2018-01-06 07:45 | 18 | 20 | 9 | 228 | 257 | AR-10.45 6T정도차이나서 B42869에이월함
B42870 | 25MOCRS4HM3 | 10 | 2018-01-06 | C |  | 7 | 0 |  | 7 |  |  |  | 김웅철 |  | 1092 | 7 |  | 3 |  |  | 55 | 3 |  |  | 양호 | 양호 | 양호 | 양호 | 양호 | 미정 |  |  | Y |  | 2018-01-06 08:47 | 2018-01-06 08:25 | 2018-01-06 12:20 | 2018-01-06 11:55 | 20 | 25 | 22 | 188 | 235 | AR-10.8 성분불량으로 18T남아내려옴 B42873에 이월
B42874 | 25MOCRS4HM3 | 10 | 2018-01-06 | C |  | 8 | 0 |  | 8 |  |  | 최용선 |  |  | 1086 | 8 |  | 4 | YES |  | 55 | 4 | YES |  | 양호 | 양호 | 양호 | 양호 | 양호 | 미정 |  |  | Y |  | 2018-01-06 13:14 | 2018-01-06 12:58 | 2018-01-06 16:32 | 2018-01-06 16:19 | 38 | 13 | 16 | 186 | 214 | AR-10.8
B42878 | SCM822HD2 | 10 | 2018-01-06 | D |  | 9 | 0 |  | 9 |  |  | 송의섭 |  |  | 1087 | 9 |  | 1 |  |  | 55 | 1 |  |  | 양호 | 양호 | 양호 | 양호 | 양호 | 미정 |  |  | Y |  | 2018-01-06 17:17 | 2018-01-06 17:10 | 2018-01-06 20:40 | 2018-01-06 20:29 | 38 | 11 | 7 | 192 | 210
B42882 | SCM420HT | 10 | 2018-01-06 | D |  | 10 | 0 |  | 10 |  |  | 송의섭 |  | BF6A8A09EA5D4430947C76EEAC54BADB | 1082 | 10 |  | 2 | YES |  | 55 | 2 | YES |  | 양호 | 양호 | 양호 | 양호 | 양호 | 미정 |  |  | Y |  | 2018-01-06 21:32 | 2018-01-06 21:25 | 2018-01-07 01:13 | 2018-01-07 00:45 | 45 | 28 | 7 | 193 | 228 | CN녹음
B42886 | SCM420HT | 10 | 2018-01-06 | B |  | 11 | 0 |  | 11 |  |  | 윤석재 |  |  | 1083 | 11 |  | 1 |  |  | 55 | 1 |  | O | 양호 | 양호 | 양호 | 양호 | 양호 | 미정 |  |  | Y |  | 2018-01-07 01:41 | 2018-01-07 01:25 | 2018-01-07 05:25 | 2018-01-07 05:11 | 12 | 14 | 16 | 211 | 240 | AR-10
B42890 | KBMA75S | 10 | 2018-01-07 | C |  | 12 | 0 |  | 12 |  |  | 윤석재 |  |  | 1088 | 12 |  | 2 | YES |  | 55 | 2 | YES |  | 양호 | 양호 | 양호 | 양호 | 양호 | 미정 |  |  | Y |  | 2018-01-07 06:05 | 2018-01-07 05:55 | 2018-01-07 10:05 | 2018-01-07 09:44 | 30 | 21 | 10 | 219 | 250 | C/N 흔들림
B42894 | KBMA75S | 10 | 2018-01-07 | C |  | 13 | 0 |  | 13 |  |  | 최용선 |  |  | 1095 | 13 |  | 1 |  |  | 55 | 1 |  | O | 양호 | 양호 | 양호 | 양호 | 양호 | 미정 |  |  | Y |  | 2018-01-07 10:31 | 2018-01-07 10:20 | 2018-01-07 14:05 | 2018-01-07 13:49 | 15 | 16 | 11 | 197 | 225 | AR-9.94
B42898 | SCR420HB | 10 | 2018-01-07 | D |  | 14 | 0 |  | 14 |  |  | 송의섭 |  |  | 1025 | 14 |  | 2 |  |  | 55 | 2 |  |  | 양호 | 양호 | 양호 | 양호 | 양호 | 미정 |  |  | Y |  | 2018-01-07 14:41 | 2018-01-07 14:20 | 2018-01-07 18:07 | 2018-01-07 17:30 | 15 | 37 | 21 | 169 | 227 | AR-9.9
A42929 | SM58C | 10 | 2018-01-07 | D |  | 15 | 0 |  | 15 | [5 empty] | 1025 | 15 |  | 3 | YES |  | 55 | 3 | YES |  | 양호 | 양호 | 양호 | 양호 | 양호 | 미정 |  |  | Y |  | 2018-01-07 19:11 | 2018-01-07 18:54 | 2018-01-07 22:50 | 2018-01-07 22:25 | 47 | 25 | 17 | 194 | 236 | AR-10.10
A42933 | AE1055M1 | 10 | 2018-01-07 | B |  | 16 | 0 |  | 16 | YES |  | 윤석재 |  |  | 1083 | 16 |  | 1 |  |  | 55 | 1 |  | O | 양호 | 양호 | 양호 | 양호 | 양호 | 미정 |  |  | Y |  | 2018-01-07 23:41 | 2018-01-07 23:20 | 2018-01-08 02:50 | 2018-01-08 02:35 | 30 | 15 | 21 | 174 | 210
B42910 | AE1055M1 | 10 | 2018-01-07 | B |  | 17 | 0 | 외삽1 | 1 |  |  | 윤석재 |  |  | 1089 | 17 |  | 2 |  |  | 55 | 2 |  |  | 양호 | 양호 | 양호 | 양호 | 양호 | 미정 |  |  | Y |  | 2018-01-08 03:52 | 2018-01-08 03:30 | 2018-01-08 07:25 | 2018-01-08 06:50 | 40 | 35 | 22 | 178 | 235 | AR-10.4
A42941 | STB2 | 10 | 2018-01-08 | C |  | 18 | 0 |  | 2 |  |  |  | 김웅철 |  | 1093 | 18 |  | 3 |  |  | 55 | 3 |  |  | 양호 | 양호 | 양호 | 양호 | 양호 | 미정 |  |  | Y |  | 2018-01-08 08:31 | 2018-01-08 08:18 | 2018-01-08 11:40 | 2018-01-08 11:26 | 53 | 14 | 14 | 175 | 202 | AR-10.5
B42918 | SM45C | 10 | 2018-01-08 | C |  | 19 | 0 |  | 3 |  |  |  | 김웅철 |  | 1085 | 19 | YES | 4 | YES |  | 55 | 4 | YES |  | 양호 | 양호 | 양호 | 양호 | 양호 | 미정 |  |  | Y |  | 2018-01-08 12:43 | 2018-01-08 12:18 | 2018-01-08 15:58 | 2018-01-08 15:37 | 38 | 21 | 25 | 174 | 220 | AR-10.8
B42923 | SCM440 | 10 | 2018-01-08 | A |  | 20 | 0 |  | 4 |  |  | 강상완 |  |  | 1132 | 1 |  | 1 |  |  | 55 | 1 |  |  | 양호 | 양호 | 양호 | 양호 | 양호 | 미정 |  |  | Y |  | 2018-01-08 18:07 | 2018-01-08 17:55 | 2018-01-08 21:33 | 2018-01-08 21:20 | 117 | 13 | 12 | 193 | 218 | AR-10.50
B42927 | SCM440HF-JY | 10 | 2018-01-08 | B |  | 21 | 0 |  | 5 | [5 empty] | 1088 | 2 |  | 2 |  |  | 55 | 2 |  |  | 양호 | 양호 | 양호 | 양호 | 양호 | 미정 |  |  | Y |  | 2018-01-08 22:22 | 2018-01-08 21:55 | 2018-01-09 01:45 | 2018-01-09 01:26 | 22 | 19 | 27 | 184 | 230 | AR-10.45
B42931 | SCM822HT | 10 | 2018-01-08 | B |  | 22 | 0 |  | 6 | [5 empty] | 1083 | 3 |  | 3 |  |  | 55 | 3 |  |  | 양호 | 양호 | 양호 | 양호 | 양호 | 미정 |  |  | Y |  | 2018-01-09 02:23 | 2018-01-09 02:10 | 2018-01-09 06:10 | 2018-01-09 06:05 | 25 | 5 | 13 | 221 | 240 | AR-10.35
B42935 | SCM822HD2 | 10 | 2018-01-09 | C |  | 23 | 0 |  | 7 |  |  | 최용선 |  |  | 1091 | 4 |  | 4 | YES |  | 55 | 4 | YES |  | 양호 | 양호 | 양호 | 양호 | 양호 | 미정 |  |  | Y |  | 2018-01-09 06:35 | 2018-01-09 06:25 | 2018-01-09 10:20 | 2018-01-09 09:55 | 15 | 25 | 10 | 200 | 235 | AR-10.65
B42940 | AE15B35C | 10 | 2018-01-09 | C |  | 24 | 0 |  | 8 |  |  | 최용선 |  |  | 1090 | 5 |  | 1 |  |  | 55 | 1 |  |  | 양호 | 양호 | 양호 | 양호 | 양호 | 미정 |  |  | Y |  | 2018-01-09 12:04 | 2018-01-09 11:55 | 2018-01-09 15:37 | 2018-01-09 15:21 | 95 | 16 | 9 | 197 | 222 | AR-10.5
B42945 | AE15B35C | 10 | 2018-01-09 | A |  | 25 | 0 |  | 9 | [5 empty] | 1134 | 6 |  | 2 | YES |  | 55 | 2 | YES |  | 양호 | 양호 | 양호 | 양호 | 양호 | 미정 |  |  | Y |  | 2018-01-09 17:16 | 2018-01-09 17:00 | 2018-01-09 20:58 | 2018-01-09 20:39 | 83 | 19 | 16 | 203 | 238 | AR-10.30 플레이트 홀마모로 교체
A42975 | SP-AE1055LS | 10 | 2018-01-09 | A |  | 26 | 0 |  | 10 |  |  | 강상완 |  |  | 1122 | 7 |  | 1 |  |  | 55 | 1 |  | O | 양호 | 양호 | 양호 | 양호 | 양호 | 미정 |  |  | Y |  | 2018-01-09 21:33 | 2018-01-09 21:20 | 2018-01-10 00:50 | 2018-01-10 00:39 | 22 | 11 | 13 | 186 | 210 | AR-10.0
A42981 | KBMA75S | 10 | 2018-01-09 | B |  | 27 | 0 |  | 11 |  |  | 윤석재 |  |  | 1080 | 8 |  | 2 |  |  | 55 | 2 |  |  | 양호 | 양호 | 양호 | 양호 | 양호 | 미정 |  |  | Y |  | 2018-01-10 03:44 | 2018-01-10 03:20 | 2018-01-10 07:55 | 2018-01-10 07:39 | 150 | 16 | 24 | 235 | 275 | AR-9.85
A42985 | STB2 | 10 | 2018-01-10 | D |  | 28 | 0 |  | 12 | YES |  | 장신일 |  |  | 1086 | 9 |  | 3 |  |  | 55 | 3 |  |  | 양호 | 양호 | 양호 | 양호 | 양호 | 미정 |  |  | Y |  | 2018-01-10 08:31 | 2018-01-10 08:10 | 2018-01-10 11:40 | 2018-01-10 11:25 | 15 | 15 | 21 | 174 | 210 | AR-10.2
A42989 | STB2 | 10 | 2018-01-10 | D |  | 29 | 0 | 외삽2 | 1 |  |  | 장신일 |  |  | 1088 | 10 |  | 4 | YES |  | 55 | 4 | YES |  | 양호 | 양호 | 양호 | 양호 | 양호 | 미정 |  |  | Y |  | 2018-01-10 12:35 | 2018-01-10 12:32 | 2018-01-10 16:18 | 2018-01-10 15:50 | 52 | 28 | 3 | 195 | 226 | P/P 170822-06-201
A42993 | STB2 | 10 | 2018-01-10 | A |  | 30 | 0 |  | 2 | [5 empty] | 1127 | 11 |  | 1 |  |  | 55 | 1 |  |  | 양호 | 양호 | 양호 | 양호 | 양호 | 미정 |  |  | Y |  | 2018-01-10 17:32 | 2018-01-10 17:10 | 2018-01-10 20:30 | 2018-01-10 20:13 | 52 | 17 | 22 | 161 | 200 | AR-9.6
A42997 | STB2 | 10 | 2018-01-10 | A |  | 31 | 0 |  | 3 |  |  | 강상완 |  |  | 1131 | 12 |  | 2 |  |  | 55 | 2 |  |  | 양호 | 양호 | 양호 | 양호 | 양호 | 미정 |  |  | Y |  | 2018-01-10 21:33 | 2018-01-10 21:13 | 2018-01-11 01:18 | 2018-01-11 00:39 | 43 | 39 | 20 | 186 | 245 | AR-10.0
A43001 | 42CRMO4MS | 10 | 2018-01-10 | B |  | 32 | 0 |  | 4 |  |  |  | 강상완 |  | 1121 | 13 |  | 3 |  |  | 55 | 3 |  |  | 양호 | 양호 | 양호 | 양호 | 양호 | 미정 |  |  | Y |  | 2018-01-11 01:35 | 2018-01-11 01:23 | 2018-01-11 04:55 | 2018-01-11 04:39 | 5 | 16 | 12 | 185 | 212
A43005 | 42CRMO4MS | 10 | 2018-01-10 | B |  | 33 | 0 |  | 5 |  |  | 우설식 |  |  | 1089 | 14 |  | 4 |  |  | 55 | 4 |  |  | 양호 | 양호 | 양호 | 양호 | 양호 | 미정 |  |  | Y |  | 2018-01-11 05:43 | 2018-01-11 05:25 | 2018-01-11 09:38 | 2018-01-11 09:18 | 30 | 20 | 18 | 215 | 253
A43009 | 42CRMO4MS2 | 10 | 2018-01-11 | D |  | 34 | 0 |  | 6 |  |  | 장신일 |  |  | 1087 | 15 |  | 1 |  |  | 55 | 1 |  |  | 양호 | 양호 | 양호 | 양호 | 양호 | 미정 |  |  | Y |  | 2018-01-11 10:00 | 2018-01-11 09:57 | 2018-01-11 13:42 | 2018-01-11 12:50 | 19 | 52 | 3 | 170 | 225
A43013 | SM48CH | 10 | 2018-01-11 | A |  | 35 | 0 |  | 7 |  |  | 송의섭 |  |  | 1079 | 16 |  | 2 |  |  | 55 | 2 |  |  | 양호 | 양호 | 양호 | 양호 | 양호 | 미정 |  |  | Y |  | 2018-01-11 14:32 | 2018-01-11 14:21 | 2018-01-11 17:55 | 2018-01-11 17:37 | 39 | 18 | 11 | 185 | 214
A43017 | SM48CH | 10 | 2018-01-11 | A |  | 36 | 0 |  | 8 |  |  | 강상완 |  |  | 1127 | 17 |  | 3 |  |  | 55 | 3 |  |  | 양호 | 양호 | 양호 | 양호 | 양호 | 미정 |  |  | Y |  | 2018-01-11 19:03 | 2018-01-11 18:37 | 2018-01-11 22:10 | 2018-01-11 21:55 | 42 | 15 | 26 | 172 | 213 | AR-10.1
A43021 | AE1055LS | 10 | 2018-01-11 | C |  | 37 | 0 |  | 9 |  |  | 윤호철 | 김웅철 |  | 1083 | 18 | YES | 4 | YES |  | 55 | 4 | YES |  | 양호 | 양호 | 양호 | 양호 | 양호 | 미정 |  |  | Y |  | 2018-01-11 23:10 | 2018-01-11 22:45 | 2018-01-12 02:48 | 2018-01-12 02:31 | 35 | 17 | 25 | 200 | 243 | AR-10.4
B42998 | AE4145MD | 10 | 2018-01-11 | C |  | 38 | 0 |  | 10 |  |  | 윤호철 | 김웅철 |  | 1096 | 1 |  | 1 |  |  | 55 | 1 |  |  | 양호 | 양호 | 양호 | 양호 | 양호 | 미정 |  |  | Y |  | 2018-01-12 03:52 | 2018-01-12 03:33 | 2018-01-12 07:28 | 2018-01-12 07:11 | 45 | 17 | 19 | 199 | 235 | AR-10.8
B43002 | SNCM438VI | 10 | 2018-01-12 | D |  | 39 | 0 |  | 11 |  |  | 송의섭 |  |  | 1087 | 2 |  | 2 |  |  | 55 | 2 |  |  | 양호 | 양호 | 양호 | 양호 | 양호 | 미정 |  |  | INGOT |  | 2018-01-12 08:36 | 2018-01-12 08:15 | 2018-01-12 11:30 | 2018-01-12 11:19 | 47 | 11 | 21 | 163 | 195 | 인고트작업
B43006 | SNCM438VI | 10 | 2018-01-12 | D |  | 40 | 0 |  | 12 |  |  | 송의섭 |  |  | 1088 | 3 |  | 3 |  |  | 55 | 3 |  |  | 양호 | 양호 | 양호 | 양호 | 양호 | 미정 |  |  | INGOT |  | 2018-01-12 13:49 | 2018-01-12 13:42 | 2018-01-12 17:23 | 2018-01-12 16:25 | 132 | 58 | 7 | 156 | 221 | 인고트작업
B43010 | SNCMH2 | 10 | 2018-01-12 | A |  | 41 | 0 |  | 13 | YES |  | 강상완 |  |  | 1127 | 4 |  | 4 | YES |  | 55 | 4 | YES |  | 양호 | 양호 | 양호 | 양호 | 양호 | 미정 |  |  | Y |  | 2018-01-12 18:16 | 2018-01-12 18:12 | 2018-01-12 21:35 | 2018-01-12 21:19 | 49 | 16 | 4 | 183 | 203 | AR-10.7
B43014 | SNCMH2 | 10 | 2018-01-12 | C |  | 42 | 0 | 외삽3 | 1 |  |  | 최용선 |  |  | 1089 | 5 |  | 1 |  |  | 55 | 1 |  |  | 양호 | 양호 | 양호 | 양호 | 양호 | 미정 |  |  | Y |  | 2018-01-12 22:31 | 2018-01-12 22:18 | 2018-01-13 02:05 | 2018-01-13 01:28 | 43 | 37 | 13 | 177 | 227 | P/P 170824-03 [205]
B43018 | AE15B36D | 10 | 2018-01-12 | C |  | 43 | 0 |  | 2 |  |  | 최용선 |  |  | 1088 | 6 |  | 2 |  |  | 55 | 2 |  |  | 양호 | 양호 | 양호 | 양호 | 양호 | 미정 |  |  | Y |  | 2018-01-13 03:13 | 2018-01-13 02:56 | 2018-01-13 06:27 | 2018-01-13 06:13 | 51 | 14 | 17 | 180 | 211 | AR-10.65
B43022 | AE15B36D | 10 | 2018-01-13 | D |  | 44 | 0 |  | 3 |  |  | 송의섭 |  |  | 1087 | 7 |  | 3 | YES |  | 55 | 3 | YES |  | 양호 | 양호 | 양호 | 양호 | 양호 | 미정 |  |  | Y |  | 2018-01-13 07:23 | 2018-01-13 07:15 | 2018-01-13 10:45 | 2018-01-13 10:30 | 48 | 15 | 8 | 187 | 210 | AR-10.2
B43026 | AE4140Q | 10 | 2018-01-13 | D |  | 45 | 0 |  | 4 |  |  | 송의섭 |  |  | 1085 | 8 |  | 1 | NO |  | 55 | 1 | NO | O | 양호 | 양호 | 양호 | 양호 | 양호 | 미정 |  |  | Y |  | 2018-01-13 11:50 | 2018-01-13 11:24 | 2018-01-13 15:30 | 2018-01-13 15:11 | 39 | 19 | 26 | 202 | 246
B43030 | AE4140Q | 10 | 2018-01-13 | B |  | 46 | 0 |  | 5 |  |  |  | 윤석재 |  | 1082 | 9 |  | 2 |  |  | 55 | 2 |  |  | 양호 | 양호 | 양호 | 양호 | 양호 | 미정 |  |  | Y |  | 2018-01-13 16:09 | 2018-01-13 15:53 | 2018-01-13 19:30 | 2018-01-13 19:20 | 23 | 10 | 16 | 191 | 217 | AR-10.75
B43034 | SM45C | 10 | 2018-01-13 | B |  | 47 | 0 |  | 6 |  |  | 윤석재 |  |  | 1075 | 10 |  | 3 |  |  | 55 | 3 |  |  | 양호 | 양호 | 양호 | 양호 | 양호 | 미정 |  |  | Y |  | 2018-01-13 20:34 | 2018-01-13 20:10 | 2018-01-14 00:05 | 2018-01-13 23:42 | 40 | 23 | 24 | 188 | 235 | AR-10.7
B43038 | SM45C | 10 | 2018-01-13 | C |  | 48 | 0 |  | 7 |  |  |  | 강상완 |  | 1082 | 11 |  | 4 | YES |  | 55 | 4 | YES |  | 양호 | 양호 | 양호 | 양호 | 양호 | 미정 |  |  | Y |  | 2018-01-14 00:33 | 2018-01-14 00:15 | 2018-01-14 04:05 | 2018-01-14 03:53 | 10 | 12 | 18 | 200 | 230 | AR-10.4
B43042 | SM45CR2 | 10 | 2018-01-13 | C |  | 49 | 0 |  | 8 |  |  | 강상완 |  |  | 1097 | 12 |  | 1 |  |  | 55 | 1 |  |  | 양호 | 양호 | 양호 | 양호 | 양호 | 미정 |  |  | Y |  | 2018-01-14 04:38 | 2018-01-14 04:23 | 2018-01-14 07:28 | 2018-01-14 07:16 | 18 | 12 | 15 | 158 | 185 | AR-10.25
A43073 | AE1055MS | 10 | 2018-01-14 | D |  | 50 | 0 |  | 9 |  |  | 송의섭 |  |  | 1087 | 13 |  | 2 |  |  | 55 | 2 |  |  | 양호 | 양호 | 양호 | 양호 | 양호 | 미정 |  |  | Y |  | 2018-01-14 08:15 | 2018-01-14 07:58 | 2018-01-14 11:20 | 2018-01-14 11:00 | 30 | 20 | 17 | 165 | 202
A43077 | STB2 | 10 | 2018-01-14 | D |  | 51 | 0 |  | 10 |  |  | 장신일 |  |  | 1086 | 14 |  | 3 | YES |  | 55 | 3 | YES |  | 양호 | 양호 | 양호 | 양호 | 양호 | 미정 |  |  | Y |  | 2018-01-14 12:30 | 2018-01-14 12:00 | 2018-01-14 16:03 | 2018-01-14 15:44 | 40 | 19 | 30 | 194 | 243 | 플레이트면침식
A43081 | STB2 | 10 | 2018-01-14 | B |  | 52 | 0 |  | 11 |  |  | 윤석재 |  |  | 1090 | 15 |  | 1 |  |  | 55 | 1 |  | O | 양호 | 양호 | 양호 | 양호 | 양호 | 미정 |  |  | Y |  | 2018-01-14 17:14 | 2018-01-14 16:55 | 2018-01-14 20:20 | 2018-01-14 20:05 | 52 | 15 | 19 | 172 | 205 | AR-9.8
A43085 | STB2 | 10 | 2018-01-14 | B |  | 53 | 0 |  | 12 |  |  | 윤석재 |  |  | 1084 | 16 |  | 2 |  |  | 55 | 2 |  |  | 양호 | 양호 | 양호 | 양호 | 양호 | 미정 |  |  | Y |  | 2018-01-14 21:29 | 2018-01-14 20:57 | 2018-01-15 00:58 | 2018-01-15 00:25 | 37 | 33 | 32 | 176 | 241 | AR-9.75
A43089 | STB2 | 10 | 2018-01-14 | C |  | 54 | 0 | 외삽3 | 1 |  |  | 윤호철 | 김웅철 |  | 1096 | 17 |  | 3 |  |  | 55 | 3 |  |  | 양호 | 양호 | 양호 | 양호 | 양호 | 미정 |  |  | Y |  | 2018-01-15 01:48 | 2018-01-15 01:30 | 2018-01-15 05:35 | 2018-01-15 04:50 | 32 | 45 | 18 | 182 | 245 | P/P 170823-06[189]
A43093 | SCR420HB | 10 | 2018-01-15 | A |  | 55 | 0 |  | 2 | [5 empty] | 1077 | 18 | YES | 4 | YES |  | 55 | 4 | YES |  | 양호 | 양호 | 양호 | 양호 | 양호 | 미정 |  |  | Y |  | 2018-01-15 05:30 | 2018-01-15 06:05 | 2018-01-15 09:37 | 2018-01-15 09:17 | 30 | 20 | -35 | 227 | 212 | AR-10.4
C41642 | SNCM26V | 10 | 2018-01-15 | B |  | 56 | 0 |  | 3 | [5 empty] | 1070 | 1 |  | 1 |  |  | 55 | 1 |  |  | 양호 | 양호 | 양호 | 양호 | 양호 | 미정 |  |  | INGOT |  | 2018-01-15 18:32 | 2018-01-15 18:25 | 2018-01-15 21:15 | 2018-01-15 20:57 | 528 | 18 | 7 | 145 | 170
C41646 | ATA105M2 | 10 | 2018-01-15 | C |  | 57 | 0 |  | 4 |  |  |  | 남문희 |  | 1060 | 2 |  | 2 |  |  | 55 | 2 |  |  | 양호 | 양호 | 양호 | 양호 | 양호 | 미정 |  |  | Y |  | 2018-01-15 23:04 | 2018-01-15 23:00 | 2018-01-16 02:15 | 2018-01-16 02:01 | 105 | 14 | 4 | 177 | 195
C41650 | ATA105M2 | 10 | 2018-01-15 | C |  | 58 | 0 |  | 5 | [5 empty] | 1060 | 3 |  | 3 |  |  | 55 | 3 |  |  | 양호 | 양호 | 양호 | 양호 | 양호 | 미정 |  |  | Y |  | 2018-01-16 03:20 | 2018-01-16 03:00 | 2018-01-16 06:28 | 2018-01-16 06:01 | 45 | 27 | 20 | 161 | 208
C41657 | AE15B34M | 10 | 2018-01-16 | A |  | 59 | 0 |  | 6 | [5 empty] | 1066 | 4 |  | 4 | YES |  | 55 | 4 | YES |  | 양호 | 양호 | 양호 | 양호 | 양호 | 미정 |  |  | Y |  | 2018-01-16 13:30 | 2018-01-16 13:25 | 2018-01-16 17:50 | 2018-01-16 16:49 | 417 | 61 | 6 | 199 | 265
C41661 | SM53C | 10 | 2018-01-16 | B |  | 60 | 0 |  | 7 |  |  | 남문희 |  |  | 1075 | 5 |  | 1 |  |  | 55 | 1 |  |  | 양호 | 양호 | 양호 | 양호 | 양호 | 미정 |  |  | Y |  | 2018-01-16 19:03 | 2018-01-16 18:50 | 2018-01-16 22:15 | 2018-01-16 22:07 | 60 | 8 | 13 | 184 | 205
C41665 | SM53C | 10 | 2018-01-16 | D |  | 61 | 0 |  | 8 |  |  | 남태희 |  |  | 1101 | 6 |  | 2 |  |  | 55 | 2 |  |  | 양호 | 양호 | 양호 | 양호 | 양호 | 미정 |  |  | Y |  | 2018-01-16 23:33 | 2018-01-16 23:10 | 2018-01-17 02:25 | 2018-01-17 02:30 | 55 | -5 | 23 | 177 | 195
C41669 | SM53CCF | 10 | 2018-01-16 | D |  | 62 | 0 |  | 9 |  |  | 남태희 |  |  | 1102 | 7 |  | 3 | YES |  | 55 | 3 | YES |  | 양호 | 양호 | 양호 | 양호 | 양호 | 미정 |  |  | Y |  | 2018-01-17 03:43 | 2018-01-17 03:20 | 2018-01-17 07:00 | 2018-01-17 06:50 | 55 | 10 | 23 | 187 | 220
C41673 | AE1050M2 | 10 | 2018-01-17 | A |  | 63 | 0 |  | 10 |  |  |  | 남태희 |  | 1087 | 8 |  | 1 |  |  | 55 | 1 |  | O | 양호 | 양호 | 양호 | 양호 | 양호 | 미정 |  |  | Y |  | 2018-01-17 08:06 | 2018-01-17 07:50 | 2018-01-17 11:15 | 2018-01-17 10:57 | 50 | 18 | 16 | 171 | 205
C41677 | AE1050M2 | 10 | 2018-01-17 | A |  | 64 | 0 |  | 11 |  |  |  | 남태희 |  | 1087 | 9 |  | 2 |  |  | 55 | 2 |  |  | 양호 | 양호 | 양호 | 양호 | 양호 | 미정 |  |  | Y |  | 2018-01-17 12:17 | 2018-01-17 12:00 | 2018-01-17 15:50 | 2018-01-17 15:24 | 45 | 26 | 17 | 187 | 230
C41681 | SCM420HT | 10 | 2018-01-17 | B |  | 65 | 0 |  | 12 |  |  | 남문희 |  |  | 1086 | 10 |  | 3 |  |  | 55 | 3 |  |  | 양호 | 양호 | 양호 | 양호 | 양호 | 미정 |  |  | Y |  | 2018-01-17 17:11 | 2018-01-17 16:55 | 2018-01-17 20:50 | 2018-01-17 20:08 | 65 | 42 | 16 | 177 | 235
C41685 | SCM420HT | 10 | 2018-01-17 | B |  | 66 | 0 |  | 13 | YES |  | 남문희 |  |  | 1072 | 11 |  | 4 | YES |  | 55 | 4 | YES |  | 양호 | 양호 | 양호 | 양호 | 양호 | 미정 |  |  | Y |  | 2018-01-17 21:24 | 2018-01-17 21:05 | 2018-01-18 00:35 | 2018-01-18 00:17 | 15 | 18 | 19 | 174 | 210
C41689 | SCM415C2 | 10 | 2018-01-17 | D |  | 67 | 0 |  | 1 |  |  | 남태희 |  |  | 1101 | 12 |  | 1 |  |  | 65 | 1 |  |  | 양호 | 양호 | 양호 | 양호 | 양호 | 미정 |  |  | INGOT |  | 2018-01-18 01:44 | 2018-01-18 01:25 | 2018-01-18 04:20 | 2018-01-18 03:47 | 50 | 33 | 19 | 123 | 175 | PP교체 171123--11--210 S/B 잔존205
C41693 | 16MNCRS5HAM | 10 | 2018-01-18 | A |  | 68 | 0 |  | 2 |  |  | 남태희 |  |  | 1089 | 13 |  | 2 | YES |  | 65 | 2 | YES |  | 양호 | 양호 | 양호 | 양호 | 양호 | 미정 |  |  | Y |  | 2018-01-18 06:36 | 2018-01-18 06:20 | 2018-01-18 09:30 | 2018-01-18 09:20 | 120 | 10 | 16 | 163 | 190
C41697 | SCM440HF | 10 | 2018-01-18 | A |  | 69 | 0 |  | 3 | [5 empty] | 1070 | 14 |  | 1 |  |  | 55 | 1 |  | O | 양호 | 양호 | 양호 | 양호 | 양호 | 미정 |  |  | Y |  | 2018-01-18 11:48 | 2018-01-18 11:35 | 2018-01-18 15:10 | 2018-01-18 14:33 | 125 | 37 | 13 | 165 | 215
C41702 | SCM440HF | 10 | 2018-01-18 | C |  | 70 | 0 |  | 4 | [5 empty] | 1060 | 15 |  | 2 |  |  | 55 | 2 |  |  | 양호 | 양호 | 양호 | 양호 | 양호 | 미정 |  |  | Y |  | 2018-01-18 17:04 | 2018-01-18 17:00 | 2018-01-18 20:40 | 2018-01-18 20:07 | 110 | 33 | 4 | 183 | 220
C41706 | SCM440HF | 10 | 2018-01-18 | C |  | 71 | 0 |  | 5 | [5 empty] | 1060 | 16 |  | 3 | YES |  | 55 | 3 | YES |  | 양호 | 양호 | 양호 | 양호 | 양호 | 미정 |  |  | Y |  | 2018-01-18 21:34 | 2018-01-18 21:30 | 2018-01-19 01:05 | 2018-01-19 00:34 | 50 | 31 | 4 | 180 | 215
C41710 | SM20CB | 10 | 2018-01-18 | D |  | 72 | 0 |  | 6 |  |  | 남태희 |  |  | 1101 | 17 |  | 1 |  |  | 55 | 1 |  | O | 양호 | 양호 | 양호 | 양호 | 양호 | 미정 |  |  | Y |  | 2018-01-19 02:10 | 2018-01-19 01:55 | 2018-01-19 05:15 | 2018-01-19 05:09 | 50 | 6 | 15 | 178 | 200
C41714 | SM20C | 10 | 2018-01-19 | A |  | 73 | 0 |  | 7 |  |  | 남태희 |  |  | 1095 | 18 |  | 2 |  |  | 55 | 2 |  |  | 양호 | 양호 | 양호 | 양호 | 양호 | 미정 |  |  | Y |  | 2018-01-19 06:35 | 2018-01-19 06:10 | 2018-01-19 09:45 | 2018-01-19 09:22 | 55 | 23 | 25 | 167 | 215
C41718 | SCR435BM | 10 | 2018-01-19 | A |  | 74 | 0 |  | 8 | [5 empty] | 1076 | 19 | YES | 3 | YES |  | 55 | 3 | YES |  | 양호 | 양호 | 양호 | 양호 | 양호 | 미정 |  |  | Y |  | 2018-01-19 11:14 | 2018-01-19 11:05 | 2018-01-19 14:35 | 2018-01-19 14:21 | 80 | 14 | 9 | 187 | 210
C41722 | SM43CVMI | 10 | 2018-01-19 | C |  | 75 | 0 |  | 9 | [5 empty] | 1060 | 1 |  | 1 |  |  | 55 | 1 |  | O | 양호 | 양호 | 양호 | 양호 | 양호 | 미정 |  |  | INGOT |  | 2018-01-19 15:47 | 2018-01-19 15:30 | 2018-01-19 18:20 | 2018-01-19 17:59 | 55 | 21 | 17 | 132 | 170
C41726 | SM45CB | 10 | 2018-01-19 | C |  | 76 | 0 |  | 10 | YES |  |  |  |  | 1060 | 2 |  | 2 |  |  | 55 | 2 |  |  | 양호 | 양호 | 양호 | 양호 | 양호 | 미정 |  |  | Y |  | 2018-01-19 20:15 | 2018-01-19 20:00 | 2018-01-19 23:25 | 2018-01-19 23:17 | 100 | 8 | 15 | 182 | 205
C41730 | SM45C | 10 | 2018-01-19 | D |  | 77 | 0 |  | 1 |  |  | 남태희 |  |  | 1101 | 3 |  | 3 |  |  | 55 | 3 |  |  | 양호 | 양호 | 양호 | 양호 | 양호 | 미정 |  |  | Y |  | 2018-01-20 00:46 | 2018-01-20 00:20 | 2018-01-20 03:50 | 2018-01-20 03:38 | 55 | 12 | 26 | 172 | 210 | PP교체 171122---05---222 잔존160
C41734 | SWRCH45 | 10 | 2018-01-19 | D |  | 78 | 0 |  | 2 |  |  | 남태희 |  |  | 1101 | 4 |  | 4 |  |  | 55 | 4 |  |  | 양호 | 양호 | 양호 | 양호 | 양호 | 미정 |  |  | Y |  | 2018-01-20 05:02 | 2018-01-20 04:45 | 2018-01-20 08:05 | 2018-01-20 07:54 | 55 | 11 | 16 | 173 | 200
C41738 | SCR415HA | 10 | 2018-01-20 | B |  | 79 | 0 |  | 3 |  |  | 남문희 | 윤석재 |  | 1088 | 5 |  | 1 |  |  | 55 | 1 |  |  | 양호 | 양호 | 양호 | 양호 | 양호 | 미정 |  |  | Y |  | 2018-01-20 09:29 | 2018-01-20 09:10 | 2018-01-20 12:55 | 2018-01-20 12:25 | 65 | 30 | 19 | 177 | 225
C41742 | SCM440I6 | 10 | 2018-01-20 | B |  | 80 | 0 |  | 4 |  |  | 윤석재 | 남문희 |  | 1083 | 6 |  | 2 |  |  | 55 | 2 |  |  | 양호 | 양호 | 양호 | 양호 | 양호 | 미정 |  |  | INGOT |  | 2018-01-20 13:45 | 2018-01-20 13:40 | 2018-01-20 16:25 | 2018-01-20 16:07 | 45 | 18 | 5 | 142 | 165
C41746 | SUP9DM | 10 | 2018-01-20 | C |  | 81 | 0 |  | 5 | [5 empty] | 1060 | 7 |  | 3 | YES |  | 55 | 3 | YES |  | 양호 | 양호 | 양호 | 양호 | 양호 | 미정 |  |  | Y |  | 2018-01-20 18:22 | 2018-01-20 18:20 | 2018-01-20 21:40 | 2018-01-20 21:23 | 115 | 17 | 2 | 181 | 200
C41750 | SM45CI | 10 | 2018-01-20 | D |  | 82 | 0 |  | 6 |  |  |  | 남태희 |  | 1060 | 8 |  | 1 |  |  | 55 | 1 |  | O | 양호 | 양호 | 양호 | 양호 | 양호 | 미정 |  |  | INGOT |  | 2018-01-20 22:49 | 2018-01-20 22:45 | 2018-01-21 01:00 | 2018-01-21 00:42 | 65 | 18 | 4 | 113 | 135
C41751 | SUP9DM | 10 | 2018-01-20 | D |  | 83 | 0 |  | 7 |  |  | 남태희 |  |  | 1101 | 9 |  | 2 | NO |  | 55 | 2 | YES |  | 양호 | 양호 | 양호 | 양호 | 양호 | 미정 |  |  | Y |  | 2018-01-21 01:37 | 2018-01-21 01:30 | 2018-01-21 04:50 | 2018-01-21 04:46 | 30 | 4 | 7 | 189 | 200
C41755 | 20MNCR5 | 10 | 2018-01-20 | D |  | 84 | 0 |  | 8 |  |  | 남태희 |  |  | 1101 | 10 |  | 1 |  |  | 65 | 1 |  | O | 양호 | 양호 | 양호 | 양호 | 양호 | 미정 |  |  | INGOT |  | 2018-01-21 05:49 | 2018-01-21 05:30 | 2018-01-21 08:20 | 2018-01-21 08:10 | 40 | 10 | 19 | 141 | 170
C41759 | SM53C | 10 | 2018-01-21 | B |  | 85 | 0 |  | 1 |  |  | 남문희 |  |  | 1091 | 11 |  | 1 |  |  | 55 | 1 |  | O | 양호 | 양호 | 양호 | 양호 | 양호 | 미정 |  |  | Y |  | 2018-01-21 10:18 | 2018-01-21 10:05 | 2018-01-21 13:40 | 2018-01-21 13:28 | 105 | 12 | 13 | 190 | 215 | PP 171122-02-199
C41763 | SM53CM3 | 10 | 2018-01-21 | C |  | 86 | 0 |  | 2 |  |  | 남문희 |  |  | 1060 | 12 |  | 2 |  |  | 55 | 2 |  |  | 양호 | 양호 | 양호 | 양호 | 양호 | 미정 |  |  | Y |  | 2018-01-21 14:35 | 2018-01-21 14:25 | 2018-01-21 18:10 | 2018-01-21 17:54 | 45 | 16 | 10 | 199 | 225
C41767 | AE51105 | 10 | 2018-01-21 | C |  | 87 | 0 |  | 3 | [5 empty] | 1060 | 13 |  | 3 |  |  | 55 | 3 |  |  | 양호 | 양호 | 양호 | 양호 | 양호 | 미정 |  |  | Y |  | 2018-01-21 19:25 | 2018-01-21 19:15 | 2018-01-21 23:00 | 2018-01-21 22:29 | 65 | 31 | 10 | 184 | 225
A43761 | AE1055LS | 10 | 2018-02-19 | C | LADLE 대보수 첫회 | 1 | 0 |  | 1 |  |  | 최용선 |  |  | 1261 | 1 |  | 1 |  |  | 55 | 1 |  |  | 양호 | 양호 | 양호 | 양호 | 양호 | 미정 |  |  | Y |  | 2018-02-19 10:05 | 2018-02-19 09:42 | 2018-02-19 13:20 | 2018-02-19 13:02 | 40962 | 18 | 23 | 177 | 218 | 170923-06-193 | 8 | 2018-02-18 18:00 | 2018-02-19 07:00 | 780 | 960 | 30 | 4 | 2018-02-19 07:30 | 2018-02-19 09:40 | 130 | 1261 | 256 | 286 | 338 | 25
A43765 | AE1055LS | 10 | 2018-02-19 | D |  | 2 | 0 |  | 2 |  |  | 최용선 | 윤호철 |  | 1089 | 2 |  | 2 |  |  | 55 | 2 |  |  | 양호 | 양호 | 양호 | 양호 | 양호 | 미정 |  |  | Y |  | 2018-02-19 14:22 | 2018-02-19 14:05 | 2018-02-19 17:21 | 2018-02-19 17:09 | 45 | 12 | 17 | 166 | 196 | AR-10.4
A43769 | AE1055LS | 10 | 2018-02-19 | D |  | 3 | 0 |  | 3 |  |  | 장신일 |  |  | 1086 | 3 |  | 3 | YES |  | 55 | 3 | YES |  | 양호 | 양호 | 양호 | 양호 | 양호 | 미정 |  |  | Y |  | 2018-02-19 18:29 | 2018-02-19 18:15 | 2018-02-19 21:50 | 2018-02-19 21:21 | 54 | 29 | 14 | 172 | 215 | AR-10.1
A43773 | AE1055LS | 10 | 2018-02-19 | B |  | 4 | 0 |  | 4 |  |  | 우설식 |  |  | 1082 | 4 |  | 1 |  |  | 55 | 1 |  | O | 양호 | 양호 | 양호 | 양호 | 양호 | 미정 |  |  | Y |  | 2018-02-19 22:36 | 2018-02-19 22:15 | 2018-02-20 01:45 | 2018-02-20 01:28 | 25 | 17 | 21 | 172 | 210 | AR-10.3
B43764 | AE1548 | 10 | 2018-02-19 | B |  | 5 | 0 |  | 5 | [5 empty] | 1088 | 5 |  | 2 |  |  | 55 | 2 |  |  | 양호 | 양호 | 양호 | 양호 | 양호 | 미정 |  |  | Y |  | 2018-02-20 02:18 | 2018-02-20 02:10 | 2018-02-20 05:40 | 2018-02-20 05:21 | 25 | 19 | 8 | 183 | 210 | AR-10.3
B43768 | AE1548 | 10 | 2018-02-20 | C |  | 6 | 0 |  | 6 |  |  | 최용선 |  |  | 1078 | 6 |  | 3 |  |  | 55 | 3 |  |  | 양호 | 양호 | 양호 | 양호 | 양호 | 미정 |  |  | Y |  | 2018-02-20 06:43 | 2018-02-20 06:25 | 2018-02-20 09:50 | 2018-02-20 09:39 | 45 | 11 | 18 | 176 | 205 | AR-9.45
B43772 | SCM415 | 10 | 2018-02-20 | C |  | 7 | 0 |  | 7 |  |  | 윤호철 |  |  | 1078 | 7 |  | 4 | YES |  | 55 | 4 | YES |  | 양호 | 양호 | 양호 | 양호 | 양호 | 미정 |  |  | Y |  | 2018-02-20 10:58 | 2018-02-20 10:45 | 2018-02-20 14:47 | 2018-02-20 14:33 | 55 | 14 | 13 | 215 | 242 | AR-9.4
B43776 | SCM415C1 | 10 | 2018-02-20 | D |  | 8 | 0 |  | 8 |  |  | 송의섭 |  |  | 1089 | 8 |  | 1 |  |  | 55 | 1 |  |  | 양호 | 양호 | 양호 | 양호 | 양호 | 미정 |  |  | Y |  | 2018-02-20 15:35 | 2018-02-20 15:24 | 2018-02-20 19:17 | 2018-02-20 18:56 | 37 | 21 | 11 | 202 | 233
A43793 | AE1055LS | 10 | 2018-02-20 | D |  | 9 | 0 |  | 9 |  |  | 송의섭 |  |  | 1086 | 9 |  | 2 |  |  | 55 | 2 |  |  | 양호 | 양호 | 양호 | 양호 | 양호 | 미정 |  |  | Y |  | 2018-02-20 20:31 | 2018-02-20 20:15 | 2018-02-21 00:12 | 2018-02-20 23:29 | 58 | 43 | 16 | 179 | 237
A43797 | AE1055LS | 10 | 2018-02-20 | B |  | 10 | 0 |  | 10 |  |  |  | 우설식 |  | 1084 | 10 |  | 3 |  |  | 55 | 3 |  |  | 양호 | 양호 | 양호 | 양호 | 양호 | 미정 |  |  | Y |  | 2018-02-21 00:57 | 2018-02-21 00:50 | 2018-02-21 04:20 | 2018-02-21 04:03 | 38 | 17 | 7 | 186 | 210 | AR-10.1
A43801 | STB2 | 10 | 2018-02-20 | B |  | 11 | 0 |  | 11 |  |  |  | 우설식 |  | 1088 | 11 |  | 4 | YES |  | 55 | 4 | YES |  | 양호 | 양호 | 양호 | 양호 | 양호 | 미정 |  |  | Y |  | 2018-02-21 05:24 | 2018-02-21 05:00 | 2018-02-21 09:30 | 2018-02-21 08:44 | 40 | 46 | 24 | 200 | 270
B43793 | DCK45M2 | 10 | 2018-02-21 | C |  | 12 | 0 |  | 12 |  |  | 윤호철 | 김웅철 |  | 1098 | 12 |  | 1 |  |  | 55 | 1 |  |  | 양호 | 양호 | 양호 | 양호 | 양호 | 미정 |  |  | Y |  | 2018-02-21 10:22 | 2018-02-21 10:15 | 2018-02-21 14:15 | 2018-02-21 13:52 | 45 | 23 | 7 | 210 | 240 | AR-10.2
B43797 | SM45C | 10 | 2018-02-21 | A |  | 13 | 0 |  | 13 | [5 empty] | 1091 | 13 |  | 2 |  |  | 55 | 2 |  |  | 양호 | 양호 | 양호 | 양호 | 양호 | 미정 |  |  | Y |  | 2018-02-21 14:31 | 2018-02-21 14:20 | 2018-02-21 18:18 | 2018-02-21 18:01 | 5 | 17 | 11 | 210 | 238 | AR-
B43801 | SFMN438VM2 | 10 | 2018-02-21 | A |  | 14 | 0 |  | 14 | [5 empty] | 1099 | 14 |  | 3 | YES |  | 55 | 3 | YES |  | 양호 | 양호 | 양호 | 양호 | 양호 | 미정 |  |  | Y |  | 2018-02-21 18:39 | 2018-02-21 18:28 | 2018-02-21 22:58 | 2018-02-21 22:45 | 10 | 13 | 11 | 246 | 270 | AR-10.1
A43818 | SCR420HB | 10 | 2018-02-21 | B |  | 15 | 0 |  | 15 | YES | 150 |  | 우설식 |  | 1083 | 15 |  | 1 |  |  | 55 | 1 |  | O | 양호 | 양호 | 양호 | 양호 | 양호 | 미정 |  |  | Y |  | 2018-02-22 00:06 | 2018-02-21 23:55 | 2018-02-22 03:25 | 2018-02-22 03:02 | 57 | 23 | 11 | 176 | 210 | AR-9.8
A43822 | SCR420HB | 10 | 2018-02-21 | B |  | 16 | 0 | 외삽1 | 1 |  |  | 윤석재 |  |  | 1088 | 16 |  | 2 |  |  | 55 | 2 |  |  | 양호 | 양호 | 양호 | 양호 | 양호 | 미정 |  |  | Y |  | 2018-02-22 04:13 | 2018-02-22 04:00 | 2018-02-22 07:20 | 2018-02-22 07:05 | 35 | 15 | 13 | 171 | 200 | AR-10.55
A43826 | AE1055LS | 10 | 2018-02-22 | C |  | 17 | 0 |  | 2 |  |  | 윤호철 | 김웅철 |  | 1095 | 17 |  | 3 |  |  | 55 | 3 |  |  | 양호 | 양호 | 양호 | 양호 | 양호 | 미정 |  |  | Y |  | 2018-02-22 08:37 | 2018-02-22 08:00 | 2018-02-22 11:52 | 2018-02-22 11:31 | 40 | 21 | 37 | 174 | 232 | AR-10.5
A43830 | AE1055LS | 10 | 2018-02-22 | C |  | 18 | 0 |  | 3 |  |  | 윤호철 | 김웅철 |  | 1085 | 18 | YES | 4 | YES |  | 55 | 4 | YES |  | 양호 | 양호 | 양호 | 양호 | 양호 | 미정 |  |  | Y |  | 2018-02-22 13:03 | 2018-02-22 12:45 | 2018-02-22 16:00 | 2018-02-22 15:38 | 53 | 22 | 18 | 155 | 195 | AR-10.3
A43834 | AE1055LS | 10 | 2018-02-22 | A |  | 19 | 0 |  | 4 | [5 empty] | 1133 | 1 |  | 1 |  |  | 55 | 1 |  |  | 양호 | 양호 | 양호 | 양호 | 양호 | 미정 |  |  | Y |  | 2018-02-22 17:54 | 2018-02-22 17:37 | 2018-02-22 21:25 | 2018-02-22 20:44 | 97 | 41 | 17 | 169 | 228 | AR-9.6
A43838 | BP-SCR420HC | 10 | 2018-02-22 | B |  | 20 | 0 |  | 5 | [5 empty] | 1082 | 2 |  | 2 |  |  | 55 | 2 |  |  | 양호 | 양호 | 양호 | 양호 | 양호 | 미정 |  |  | Y |  | 2018-02-22 22:11 | 2018-02-22 21:55 | 2018-02-23 01:08 | 2018-02-23 00:55 | 30 | 13 | 16 | 164 | 193 | AR-9.8
A43842 | BP-SCR420HC | 10 | 2018-02-22 | B |  | 21 | 0 |  | 6 |  |  | 윤석재 |  |  | 1082 | 3 |  | 3 |  |  | 55 | 3 |  |  | 양호 | 양호 | 양호 | 양호 | 양호 | 미정 |  |  | Y |  | 2018-02-23 01:58 | 2018-02-23 01:42 | 2018-02-23 05:48 | 2018-02-23 04:58 | 34 | 50 | 16 | 180 | 246 | AR-10
B43832 | SUM32F | 10 | 2018-02-23 | D |  | 22 | 0 |  | 7 |  |  |  | 장신일 |  | 1089 | 4 |  | 4 | YES |  | 55 | 4 | YES |  | 양호 | 양호 | 양호 | 양호 | 양호 | 미정 |  |  | Y |  | 2018-02-23 06:58 | 2018-02-23 06:40 | 2018-02-23 10:20 | 2018-02-23 10:09 | 52 | 11 | 18 | 191 | 220
B43836 | SUM32F | 10 | 2018-02-23 | D |  | 23 | 0 |  | 8 |  |  | 송의섭 |  |  | 1088 | 5 |  | 1 |  |  | 55 | 1 |  |  | 양호 | 양호 | 양호 | 양호 | 양호 | 미정 |  |  | Y |  | 2018-02-23 12:01 | 2018-02-23 11:15 | 2018-02-23 15:30 | 2018-02-23 14:46 | 55 | 43 | 46 | 165 | 255
A43855 | SF40CVM2 | 10 | 2018-02-23 | A |  | 24 | 0 |  | 9 | YES | 150 |  |  |  | 1138 | 6 |  | 2 |  |  | 55 | 2 |  |  | 양호 | 양호 | 양호 | 양호 | 양호 | 미정 |  |  | Y |  | 2018-02-23 16:44 | 2018-02-23 16:36 | 2018-02-23 22:30 | 2018-02-23 22:12 | 66 | 18 | 8 | 329 | 354 | AR-9.8
A43859 | SF40CVM2 | 10 | 2018-02-23 | B |  | 25 | 0 | 외삽3 | 1 |  |  | 윤석재 |  |  | 1076 | 7 |  | 3 |  |  | 55 | 3 |  |  | 양호 | 양호 | 양호 | 양호 | 양호 | 미정 |  |  | Y |  | 2018-02-23 23:30 | 2018-02-23 23:06 | 2018-02-24 02:30 | 2018-02-24 02:17 | 36 | 13 | 24 | 167 | 204 | P/P171207-07(198)
A43863 | KBMA75S | 10 | 2018-02-23 | B |  | 26 | 0 |  | 2 |  |  | 윤석재 |  |  | 1081 | 8 |  | 4 | YES |  | 55 | 4 | YES |  | 양호 | 양호 | 양호 | 양호 | 양호 | 미정 |  |  | Y |  | 2018-02-24 03:33 | 2018-02-24 03:13 | 2018-02-24 07:18 | 2018-02-24 06:53 | 43 | 25 | 20 | 200 | 245 | AR-10.35
A43867 | KBMA75S | 10 | 2018-02-24 | D |  | 27 | 0 |  | 3 |  |  |  | 장신일 |  | 1086 | 9 |  | 1 |  |  | 55 | 1 |  |  | 양호 | 양호 | 양호 | 양호 | 양호 | 미정 |  |  | Y |  | 2018-02-24 08:12 | 2018-02-24 08:00 | 2018-02-24 11:15 | 2018-02-24 11:04 | 42 | 11 | 12 | 172 | 195
A43871 | STB3D | 10 | 2018-02-24 | D |  | 28 | 0 |  | 4 |  |  | 장신일 |  |  | 1087 | 10 |  | 2 |  |  | 55 | 2 |  |  | 양호 | 양호 | 양호 | 양호 | 양호 | 미정 |  |  | Y |  | 2018-02-24 12:31 | 2018-02-24 12:24 | 2018-02-24 16:25 | 2018-02-24 15:49 | 69 | 36 | 7 | 198 | 241
A43875 | STB3D | 10 | 2018-02-24 | A |  | 29 | 0 |  | 5 | [5 empty] | 1127 | 11 |  | 3 | YES |  | 55 | 3 | YES |  | 양호 | 양호 | 양호 | 양호 | 양호 | 미정 |  |  | Y |  | 2018-02-24 17:09 | 2018-02-24 16:38 | 2018-02-24 20:34 | 2018-02-24 20:21 | 13 | 13 | 31 | 192 | 236 | AR-10.7 C/N 철피 찢어짐
A43879 | STB3D | 10 | 2018-02-24 | A |  | 30 | 0 |  | 6 | [5 empty] | 1127 | 12 |  | 1 |  |  | 55 | 1 |  | O | 양호 | 양호 | 양호 | 양호 | 양호 | 미정 |  |  | Y |  | 2018-02-24 21:32 | 2018-02-24 21:18 | 2018-02-25 01:28 | 2018-02-25 00:57 | 44 | 31 | 14 | 205 | 250 | AR-10.1
A43883 | STB3D | 10 | 2018-02-24 | C |  | 31 | 0 |  | 7 |  |  | 윤호철 | 김웅철 |  | 1089 | 13 |  | 2 |  |  | 55 | 2 |  |  | 양호 | 양호 | 양호 | 양호 | 양호 | 미정 |  |  | Y |  | 2018-02-25 02:18 | 2018-02-25 02:08 | 2018-02-25 05:45 | 2018-02-25 05:24 | 40 | 21 | 10 | 186 | 217 | AR-10.3
A43887 | SNCM8 | 10 | 2018-02-25 | D |  | 32 | 0 |  | 8 |  |  |  | 최용선 |  | 1086 | 14 |  | 3 |  |  | 55 | 3 |  |  | 양호 | 양호 | 양호 | 양호 | 양호 | 미정 |  |  | Y |  | 2018-02-25 06:55 | 2018-02-25 06:38 | 2018-02-25 10:38 | 2018-02-25 10:20 | 53 | 18 | 17 | 205 | 240
A43891 | AE4340 | 10 | 2018-02-25 | D |  | 33 | 0 |  | 9 |  |  | 장신일 |  |  | 1086 | 15 |  | 4 | YES |  | 55 | 4 | YES |  | 양호 | 양호 | 양호 | 양호 | 양호 | 미정 |  |  | Y |  | 2018-02-25 11:19 | 2018-02-25 11:05 | 2018-02-25 15:30 | 2018-02-25 15:01 | 27 | 29 | 14 | 223 | 265
B43879 | AE15B36C2 | 10 | 2018-02-25 | A |  | 34 | 0 |  | 10 | YES |  | 강상완 |  |  | 1134 | 16 |  | 1 |  |  | 55 | 1 |  |  | 양호 | 양호 | 양호 | 양호 | 양호 | 미정 |  |  | Y |  | 2018-02-25 15:53 | 2018-02-25 15:44 | 2018-02-25 19:16 | 2018-02-25 18:48 | 14 | 28 | 9 | 175 | 212 | AR-10.3
B43883 | 16MNCRS5HAM | 10 | 2018-02-25 | A |  | 35 | 0 | 외삽3 | 1 |  |  | 장신일 |  |  | 1124 | 17 |  | 2 |  |  | 55 | 2 |  |  | 양호 | 양호 | 양호 | 양호 | 양호 | 미정 |  |  | Y |  | 2018-02-25 20:11 | 2018-02-25 19:55 | 2018-02-25 23:15 | 2018-02-25 23:05 | 39 | 10 | 16 | 174 | 200 | P/P 171212-01(171) 온도낮아 20T남아내려와서 B43886에 이월함
B43887 | 16MNCRS5HAM | 10 | 2018-02-25 | C |  | 36 | 0 |  | 2 |  |  | 최용선 |  |  | 1092 | 18 |  | 3 |  |  | 55 | 3 |  |  | 양호 | 양호 | 양호 | 양호 | 양호 | 미정 |  |  | Y |  | 2018-02-26 00:24 | 2018-02-26 00:10 | 2018-02-26 03:45 | 2018-02-26 03:24 | 55 | 21 | 14 | 179 | 215 | AR-10.7
B43891 | SM45CR2 | 10 | 2018-02-25 | C |  | 37 | 0 |  | 3 |  |  | 최용선 |  |  | 1088 | 19 | YES | 4 | YES |  | 55 | 4 | YES |  | 양호 | 양호 | 양호 | 양호 | 양호 | 미정 |  |  | Y |  | 2018-02-26 04:50 | 2018-02-26 04:23 | 2018-02-26 08:35 | 2018-02-26 07:57 | 38 | 38 | 27 | 187 | 252 | AR-10.7
B43903 | AE4140Q | 10 | 2018-02-26 | B |  | 38 | 0 |  | 4 |  |  | 송의섭 |  |  | 1082 | 1 |  | 1 |  |  | 55 | 1 |  |  | 양호 | 양호 | 양호 | 양호 | 양호 | 미정 |  |  | Y |  | 2018-02-26 18:57 | 2018-02-26 18:20 | 2018-02-26 22:55 | 2018-02-26 22:38 | 585 | 17 | 37 | 220 | 275
B43907 | KFMN438V | 10 | 2018-02-26 | C |  | 39 | 0 |  | 5 |  |  | 최용선 |  |  | 1088 | 2 |  | 2 |  |  | 55 | 2 |  |  | 양호 | 양호 | 양호 | 양호 | 양호 | 미정 |  |  | Y |  | 2018-02-26 23:54 | 2018-02-26 23:28 | 2018-02-27 03:25 | 2018-02-27 03:12 | 33 | 13 | 26 | 198 | 237 | AR-10.7 연주클로깅으로 18T남아내려옴 B43911에 이월함
B43911 | SCM440ILS | 10 | 2018-02-26 | C |  | 40 | 0 |  | 6 |  |  | 윤호철 | 김웅철 |  | 1094 | 3 |  | 3 | YES |  | 55 | 3 | YES |  | 양호 | 양호 | 양호 | 양호 | 양호 | 미정 |  |  | INGOT |  | 2018-02-27 04:21 | 2018-02-27 04:10 | 2018-02-27 08:28 | 2018-02-27 08:06 | 45 | 22 | 11 | 225 | 258 | AR-10.6 CN크랙
B43914 | SM45C | 10 | 2018-02-27 | D |  | 41 | 0 |  | 7 | YES | 150 | 송의섭 |  |  | 1087 | 4 |  | 1 |  |  | 55 | 1 |  | O | 양호 | 양호 | 양호 | 양호 | 양호 | 미정 |  |  | Y |  | 2018-02-27 08:45 | 2018-02-27 08:40 | 2018-02-27 12:33 | 2018-02-27 12:18 | 12 | 15 | 5 | 213 | 233
A43935 | STB2 | 10 | 2018-02-27 | D |  | 42 | 0 | 외삽3 | 1 |  |  | 송의섭 |  |  | 1086 | 5 |  | 2 |  |  | 55 | 2 |  |  | 양호 | 양호 | 양호 | 양호 | 양호 | 미정 |  |  | Y |  | 2018-02-27 13:42 | 2018-02-27 13:24 | 2018-02-27 17:17 | 2018-02-27 16:52 | 51 | 25 | 18 | 190 | 233 | P/P 171211-08-240
A43939 | STB2 | 10 | 2018-02-27 | B |  | 43 | 0 |  | 2 |  |  | 윤석재 |  |  | 1082 | 6 |  | 3 |  |  | 55 | 3 |  |  | 양호 | 양호 | 양호 | 양호 | 양호 | 미정 |  |  | Y |  | 2018-02-27 18:09 | 2018-02-27 18:00 | 2018-02-27 21:38 | 2018-02-27 21:24 | 43 | 14 | 9 | 194 | 218 | AR-10.3
A43943 | FPA-SCR420HB2 | 10 | 2018-02-27 | C |  | 44 | 0 |  | 3 |  |  | 윤호철 | 김웅철 |  | 1082 | 7 |  | 4 | YES |  | 55 | 4 | YES |  | 양호 | 양호 | 양호 | 양호 | 양호 | 미정 |  |  | Y |  | 2018-02-27 22:53 | 2018-02-27 22:30 | 2018-02-28 02:08 | 2018-02-28 01:52 | 52 | 16 | 23 | 179 | 218 | AR-10.3
A43947 | SCR420HB2 | 10 | 2018-02-27 | C |  | 45 | 0 |  | 4 |  |  | 윤호철 | 김웅철 |  | 1079 | 8 |  | 1 |  |  | 55 | 1 |  |  | 양호 | 양호 | 양호 | 양호 | 양호 | 미정 |  |  | Y |  | 2018-02-28 02:42 | 2018-02-28 02:35 | 2018-02-28 06:08 | 2018-02-28 05:40 | 27 | 28 | 7 | 178 | 213 | AR-10.5
A43951 | SCR420HB2 | 10 | 2018-02-28 | A |  | 46 | 0 |  | 5 | [5 empty] | 1117 | 9 |  | 2 |  |  | 55 | 2 |  |  | 양호 | 양호 | 양호 | 양호 | 양호 | 미정 |  |  | Y |  | 2018-02-28 06:31 | 2018-02-28 06:17 | 2018-02-28 09:54 | 2018-02-28 09:28 | 9 | 26 | 14 | 178 | 217 | AR-10.1
A43955 | SCR420HQ | 10 | 2018-02-28 | A |  | 47 | 0 |  | 6 |  |  | 강상완 |  |  | 1141 | 10 |  | 3 | YES |  | 55 | 3 | YES |  | 양호 | 양호 | 양호 | 양호 | 양호 | 미정 |  |  | Y |  | 2018-02-28 11:08 | 2018-02-28 10:40 | 2018-02-28 14:20 | 2018-02-28 13:46 | 46 | 34 | 28 | 159 | 220 | AR-9.5
A43959 | SCR420HQ | 10 | 2018-02-28 | B |  | 48 | 0 |  | 7 |  |  | 윤석재 |  |  | 1083 | 11 |  | 1 |  |  | 55 | 1 |  | O | 양호 | 양호 | 양호 | 양호 | 양호 | 미정 |  |  | Y |  | 2018-02-28 15:40 | 2018-02-28 15:19 | 2018-02-28 18:40 | 2018-02-28 18:25 | 59 | 15 | 21 | 165 | 201 | AR-10.4
A43963 | STB2 | 10 | 2018-02-28 | B |  | 49 | 0 |  | 8 |  |  | 윤석재 |  |  | 1084 | 12 |  | 2 |  |  | 55 | 2 |  |  | 양호 | 양호 | 양호 | 양호 | 양호 | 미정 |  |  | Y |  | 2018-02-28 20:00 | 2018-02-28 19:37 | 2018-02-28 23:38 | 2018-02-28 23:06 | 57 | 32 | 23 | 187 | 241 | AR-10.1
A43967 | STB2 | 10 | 2018-02-28 | C |  | 50 | 0 |  | 9 |  |  | 김웅철 | 윤호철 |  | 1084 | 13 |  | 3 |  |  | 55 | 3 |  |  | 양호 | 양호 | 양호 | 양호 | 양호 | 미정 |  |  | Y |  | 2018-03-01 00:43 | 2018-03-01 00:20 | 2018-03-01 04:07 | 2018-03-01 03:38 | 42 | 29 | 23 | 175 | 227 | AR-10.9
A43971 | STB2 | 10 | 2018-02-28 | C |  | 51 | 0 |  | 10 |  |  | 윤호철 | 김웅철 |  | 1092 | 14 |  | 4 | YES |  | 55 | 4 | YES |  | 양호 | 양호 | 양호 | 양호 | 양호 | 미정 |  |  | Y |  | 2018-03-01 04:57 | 2018-03-01 04:42 | 2018-03-01 08:22 | 2018-03-01 08:01 | 35 | 21 | 15 | 184 | 220 | AR-9.4
A43975 | STB2N | 10 | 2018-03-01 | A |  | 52 | 0 | 외삽4 | 1 | [5 empty] | 1120 | 15 |  | 1 |  |  | 55 | 1 |  |  | 양호 | 양호 | 양호 | 양호 | 양호 | 미정 |  |  | Y |  | 2018-03-01 09:03 | 2018-03-01 08:47 | 2018-03-01 13:04 | 2018-03-01 12:28 | 25 | 36 | 16 | 206 | 257
A43979 | AE15B38M | 10 | 2018-03-01 | A |  | 53 | 0 |  | 2 | [5 empty] | 1132 | 16 |  | 2 |  |  | 55 | 2 |  |  | 양호 | 양호 | 양호 | 양호 | 양호 | 미정 |  |  | Y |  | 2018-03-01 13:40 | 2018-03-01 13:28 | 2018-03-01 17:45 | 2018-03-01 17:20 | 24 | 25 | 12 | 219 | 257 | AR-9.4
A43983 | AE15B38M | 10 | 2018-03-01 | B |  | 54 | 0 |  | 3 |  |  | 윤석재 |  |  | 1073 | 17 | YES | 3 | YES |  | 55 | 3 | YES |  | 양호 | 양호 | 양호 | 양호 | 양호 | 미정 |  |  | Y |  | 2018-03-01 18:56 | 2018-03-01 18:13 | 2018-03-01 22:15 | 2018-03-01 21:36 | 28 | 39 | 43 | 161 | 242 | AR-10.45
B43970 | AE4130M6 | 10 | 2018-03-01 | D |  | 55 | 0 |  | 4 |  |  | 장신일 |  |  | 1087 | 1 |  | 1 |  |  | 55 | 1 |  | O | 양호 | 양호 | 양호 | 양호 | 양호 | 미정 |  |  | Y |  | 2018-03-01 23:28 | 2018-03-01 23:08 | 2018-03-02 02:55 | 2018-03-02 02:42 | 53 | 13 | 20 | 194 | 227
B43974 | AE4130M6 | 10 | 2018-03-01 | D |  | 56 | 0 |  | 5 |  |  | 송의섭 |  |  | 1086 | 2 |  | 2 |  |  | 55 | 2 |  |  | 양호 | 양호 | 양호 | 양호 | 양호 | 미정 |  |  | Y |  | 2018-03-02 04:11 | 2018-03-02 03:45 | 2018-03-02 07:30 | 2018-03-02 06:59 | 50 | 31 | 26 | 168 | 225
B43978 | SCM420HT | 10 | 2018-03-02 | A |  | 57 | 0 |  | 6 | [5 empty] | 1133 | 3 |  | 3 |  |  | 55 | 3 |  |  | 양호 | 양호 | 양호 | 양호 | 양호 | 미정 |  |  | Y |  | 2018-03-02 08:28 | 2018-03-02 08:17 | 2018-03-02 11:48 | 2018-03-02 11:29 | 47 | 19 | 11 | 181 | 211 | AR-9.7
B43982 | SCM420C1 | 10 | 2018-03-02 | A |  | 58 | 0 |  | 7 | YES | 150 |  |  |  | 1139 | 4 |  | 4 | YES |  | 55 | 4 | YES |  | 양호 | 양호 | 양호 | 양호 | 양호 | 미정 |  |  | Y |  | 2018-03-02 12:32 | 2018-03-02 12:15 | 2018-03-02 16:00 | 2018-03-02 15:37 | 27 | 23 | 17 | 184 | 225 | AR-9.8
B43986 | SCM420HT | 10 | 2018-03-02 | B |  | 59 | 0 | 외삽5 | 1 |  |  |  | 우설식 |  | 1079 | 5 |  | 1 | YES |  | 55 | 1 | YES |  | 양호 | 양호 | 양호 | 양호 | 양호 | 미정 |  |  | Y |  | 2018-03-02 16:51 | 2018-03-02 16:40 | 2018-03-02 20:23 | 2018-03-02 20:03 | 40 | 20 | 11 | 192 | 223 | AR-10.15 P/P180112-06(209) CN고드름
B43990 | SCR440B1 | 10 | 2018-03-02 | B |  | 60 | 0 |  | 2 |  |  |  | 우설식 |  | 1087 | 6 |  | 1 |  |  | 55 | 1 |  | O | 양호 | 양호 | 양호 | 양호 | 양호 | 미정 |  |  | Y |  | 2018-03-02 20:54 | 2018-03-02 20:41 | 2018-03-03 00:55 | 2018-03-03 00:44 | 18 | 11 | 13 | 231 | 254 | AR-9.9
B43994 | SCR440B1 | 10 | 2018-03-02 | D |  | 61 | 0 |  | 3 |  |  | 송의섭 |  |  | 1086 | 7 |  | 2 |  |  | 55 | 2 |  |  | 양호 | 양호 | 양호 | 양호 | 양호 | 미정 |  |  | Y |  | 2018-03-03 02:39 | 2018-03-03 02:27 | 2018-03-03 05:55 | 2018-03-03 05:32 | 92 | 23 | 12 | 173 | 208
B43998 | SMN440 | 10 | 2018-03-03 | A |  | 62 | 0 |  | 4 |  |  | 강상완 |  |  | 1132 | 8 |  | 3 |  |  | 55 | 3 |  |  | 양호 | 양호 | 양호 | 양호 | 양호 | 미정 |  |  | Y |  | 2018-03-03 06:48 | 2018-03-03 06:25 | 2018-03-03 10:02 | 2018-03-03 09:49 | 30 | 13 | 23 | 181 | 217 | AR-10.4
B44002 | FPA-20NICRMOHM2 | 10 | 2018-03-03 | A |  | 63 | 0 |  | 5 |  |  | 강상완 |  |  | 1138 | 9 |  | 4 | YES |  | 55 | 4 | YES |  | 양호 | 양호 | 양호 | 양호 | 양호 | 미정 |  |  | Y |  |  | 2018-03-03 10:57 | 2018-03-03 14:50 | 2018-03-03 14:33 | 55 | 17 |  |  | 233 | AR-10.25
B44006 | SNCM8I | 10 | 2018-03-03 | C |  | 64 | 0 |  | 6 |  |  | 최용선 | 김웅철 |  | 1098 | 10 |  | 1 |  |  | 55 | 1 |  |  | 양호 | 양호 | 양호 | 양호 | 양호 | 미정 |  |  | INGOT |  | 2018-03-03 15:28 | 2018-03-03 15:11 | 2018-03-03 19:40 | 2018-03-03 22:23 | 21 | -163 | 17 | 415 | 269 | AR-9.8
B44009 | AE4320HG | 10 | 2018-03-03 | D |  | 65 | 0 |  | 7 |  |  | 최용선 | 김웅철 |  | 1086 | 11 |  | 2 |  |  | 55 | 2 |  |  | 양호 | 양호 | 양호 | 양호 | 양호 | 미정 |  |  | Y |  | 2018-03-03 22:08 | 2018-03-03 22:00 | 2018-03-04 01:45 | 2018-03-04 01:34 | 140 | 11 | 8 | 206 | 225
B44013 | FPA-20NICRMOHM2 | 10 | 2018-03-03 | D |  | 66 | 0 |  | 8 |  |  | 송의섭 |  |  | 1086 | 12 |  | 3 |  |  | 55 | 3 |  |  | 양호 | 양호 | 양호 | 양호 | 양호 | 미정 |  |  | Y |  | 2018-03-04 02:41 | 2018-03-04 02:28 | 2018-03-04 06:24 | 2018-03-04 06:05 | 43 | 19 | 13 | 204 | 236
B44017 | SM48CM1 | 10 | 2018-03-04 | A |  | 67 | 0 |  | 9 | YES |  |  | 장신일 |  | 1124 | 13 |  | 4 | YES |  | 55 | 4 | YES |  | 양호 | 양호 | 양호 | 양호 | 양호 | 미정 |  |  | Y |  | 2018-03-04 07:09 | 2018-03-04 07:00 | 2018-03-04 11:03 | 2018-03-04 10:50 | 36 | 14 | 9 | 221 | 243 | AR-9.65
B44021 | SM48CM1 | 10 | 2018-03-04 | A |  | 68 | 0 | 외삽6 | 1 |  |  | 강상완 |  |  | 1120 | 14 |  | 1 |  |  | 55 | 1 |  |  | 양호 | 양호 | 양호 | 양호 | 양호 | 미정 |  |  | Y |  | 2018-03-04 11:42 | 2018-03-04 11:25 | 2018-03-04 15:50 | 2018-03-04 15:14 | 22 | 36 | 17 | 212 | 265 | P/P 180111-03(203)
B44025 | AE8617HG | 10 | 2018-03-04 | C |  | 69 | 0 |  | 2 |  |  | 강상완 |  |  | 1119 | 15 |  | 2 |  |  | 55 | 2 |  |  | 양호 | 양호 | 양호 | 양호 | 양호 | 미정 |  |  | Y |  | 2018-03-04 16:11 | 2018-03-04 16:00 | 2018-03-04 19:50 | 2018-03-04 19:38 | 10 | 12 | 11 | 207 | 230 | AR-10.5
B44029 | AE8617HS | 10 | 2018-03-04 | C |  | 70 | 0 |  | 3 |  |  | 최용선 | 김웅철 |  | 1086 | 16 |  | 3 |  |  | 55 | 3 |  |  | 양호 | 양호 | 양호 | 양호 | 양호 | 미정 |  |  | Y |  | 2018-03-04 20:20 | 2018-03-04 20:10 | 2018-03-04 23:36 | 2018-03-04 23:24 | 20 | 12 | 10 | 184 | 206
B44033 | AE8617HS | 10 | 2018-03-04 | D |  | 71 | 0 |  | 4 |  |  | 송의섭 |  |  | 1086 | 17 | YES | 4 | YES |  | 55 | 4 | YES |  | 양호 | 양호 | 양호 | 양호 | 양호 | 미정 |  |  | Y |  | 2018-03-05 00:49 | 2018-03-05 00:30 | 2018-03-05 04:14 | 2018-03-05 03:58 | 54 | 16 | 19 | 188 | 224
B44037 | AE15B35C | 10 | 2018-03-04 | D |  | 72 | 0 |  | 5 | YES |  | 송의섭 | 장신일 |  | 1078 | 1 |  | 1 |  |  | 55 | 1 |  |  | 양호 | 양호 | 양호 | 양호 | 양호 | 미정 |  |  | Y |  | 2018-03-05 05:05 | 2018-03-05 04:57 | 2018-03-05 08:45 | 2018-03-05 08:27 | 43 | 18 | 8 | 202 | 228
B44041 | AE15B35C | 10 | 2018-03-05 | B |  | 73 | 0 |  | 1 |  |  | 우설식 |  |  | 1095 | 2 |  | 2 |  |  | 55 | 2 |  |  | 양호 | 양호 | 양호 | 양호 | 양호 | 미정 |  |  | Y |  | 2018-03-05 09:18 | 2018-03-05 09:10 | 2018-03-05 13:05 | 2018-03-05 12:40 | 25 | 25 | 8 | 202 | 235 | P/P 180111-08 (204)
B44045 | SCM440 | 10 | 2018-03-05 | B |  | 74 | 0 |  | 2 |  |  |  | 우설식 |  | 1083 | 3 |  | 3 | YES |  | 55 | 3 | YES |  | 양호 | 양호 | 양호 | 양호 | 양호 | 미정 |  |  | Y |  | 2018-03-05 13:35 | 2018-03-05 13:20 | 2018-03-05 17:30 | 2018-03-05 17:18 | 15 | 12 | 15 | 223 | 250 | AR-10.45
B44049 | AE4140Q | 10 | 2018-03-05 | C |  | 75 | 0 |  | 3 |  |  | 최용선 |  |  | 1095 | 4 |  | 1 |  |  | 55 | 1 |  | O | 양호 | 양호 | 양호 | 양호 | 양호 | 미정 |  |  | Y |  | 2018-03-05 18:11 | 2018-03-05 17:55 | 2018-03-05 21:50 | 2018-03-05 21:29 | 25 | 21 | 16 | 198 | 235 | AR-10.25
B44053 | AE4140Q | 10 | 2018-03-05 | D |  | 76 | 0 |  | 4 |  |  | 송의섭 |  |  | 1086 | 5 |  | 2 |  |  | 55 | 2 |  |  | 양호 | 양호 | 양호 | 양호 | 양호 | 미정 |  |  | Y |  | 2018-03-05 22:34 | 2018-03-05 22:18 | 2018-03-06 02:08 | 2018-03-06 01:48 | 28 | 20 | 16 | 194 | 230
B44057 | 20MNCRS5HM | 10 | 2018-03-05 | D |  | 77 | 0 |  | 5 |  |  | 송의섭 |  |  | 1086 | 6 |  | 3 | YES |  | 55 | 3 | YES |  | 양호 | 양호 | 양호 | 양호 | 양호 | 미정 |  |  | Y |  | 2018-03-06 03:00 | 2018-03-06 02:47 | 2018-03-06 06:17 | 2018-03-06 06:04 | 39 | 13 | 13 | 184 | 210
B44061 | 20MNCRS5HM | 10 | 2018-03-06 | B |  | 78 | 0 |  | 6 | YES | 150 |  | 우설식 |  | 1079 | 7 |  | 1 |  |  | 55 | 1 |  | O | 양호 | 양호 | 양호 | 양호 | 양호 | 미정 |  |  | Y |  | 2018-03-06 07:06 | 2018-03-06 06:46 | 2018-03-06 10:20 | 2018-03-06 10:10 | 29 | 10 | 20 | 184 | 214 | AR-10.05 CN고드름
B44065 | SCM440HF | 10 | 2018-03-06 | B |  | 79 | 0 |  | 1 |  |  |  | 우설식 |  | 1075 | 8 |  | 2 |  |  | 55 | 2 |  |  | 양호 | 양호 | 양호 | 양호 | 양호 | 미정 |  |  | N | 1 | 2018-03-06 11:16 | 2018-03-06 10:53 | 2018-03-06 14:58 | 2018-03-06 14:39 | 33 | 19 | 23 | 202 | 245 | P/P180111-04 (210)
A44282 | AE1055LS | 10 | 2018-03-15 | D | LADLE 대보수 첫회 | 1 | 0 | 내삽 | 1 | [5 empty] | 900 | 1 |  | 1 |  |  | 55 | 1 |  |  | 양호 | 양호 | 양호 | 양호 | 양호 | 미정 |  |  | Y |  | 2018-03-15 11:01 | 2018-03-15 10:55 | 2018-03-15 14:30 | 2018-03-15 14:08 | 12717 | 22 | 6 | 187 | 215 | P/P170922-04-214 | 8 | 2018-03-14 16:20 | 2018-03-15 00:20 | 480 | 740 | 20 | 5 | 2018-03-15 00:40 | 2018-03-15 14:00 | 800 | 900 | 114 | 162 | 191 | -179
A44286 | AE1055LS | 10 | 2018-03-15 | A |  | 2 | 0 |  | 2 |  |  |  | 김민곤 |  | 1121 | 2 |  | 2 |  |  | 55 | 2 |  |  | 양호 | 양호 | 양호 | 양호 | 양호 | 미정 |  |  | Y |  | 2018-03-15 15:27 | 2018-03-15 15:05 | 2018-03-15 18:28 | 2018-03-15 18:02 | 35 | 26 | 22 | 155 | 203 | AR-9.7
A44290 | AE1055LS | 10 | 2018-03-15 | A |  | 3 | 0 |  | 3 | [5 empty] | 1126 | 3 |  | 3 |  |  | 55 | 3 |  |  | 양호 | 양호 | 양호 | 양호 | 양호 | 미정 |  |  | Y |  | 2018-03-15 19:33 | 2018-03-15 19:20 | 2018-03-15 22:48 | 2018-03-15 22:15 | 52 | 33 | 13 | 162 | 208 | AR-9.7
A44294 | SP-AE1055LS | 10 | 2018-03-15 | B |  | 4 | 0 |  | 4 |  |  | 윤석재 |  |  | 1070 | 4 |  | 4 | YES |  | 55 | 4 | YES |  | 양호 | 양호 | 양호 | 양호 | 양호 | 미정 |  |  | Y |  | 2018-03-15 23:57 | 2018-03-15 23:37 | 2018-03-16 03:15 | 2018-03-16 02:42 | 49 | 33 | 20 | 166 | 218 | AR-10.55
A44298 | SP-AE1055LS | 10 | 2018-03-15 | B |  | 5 | 0 |  | 5 |  |  | 윤석재 |  |  | 1091 | 5 |  | 1 |  |  | 55 | 1 |  | O | 양호 | 양호 | 양호 | 양호 | 양호 | 미정 |  |  | Y |  | 2018-03-16 04:15 | 2018-03-16 04:02 | 2018-03-16 07:17 | 2018-03-16 07:04 | 47 | 13 | 13 | 169 | 195 | AR-10.3
A44302 | 25MOCRS4HM2 | 10 | 2018-03-16 | D |  | 6 | 0 |  | 6 |  |  | 장신일 |  |  | 1088 | 6 |  | 2 |  |  | 55 | 2 |  |  | 양호 | 양호 | 양호 | 양호 | 양호 | 미정 |  |  | Y |  | 2018-03-16 08:33 | 2018-03-16 08:10 | 2018-03-16 11:45 | 2018-03-16 11:34 | 53 | 11 | 23 | 182 | 215
B44261 | AE4145MA2 | 10 | 2018-03-16 | D |  | 7 | 0 |  | 7 |  |  |  | 송의섭 |  | 1087 | 7 |  | 3 |  |  | 55 | 3 |  |  | 양호 | 양호 | 양호 | 양호 | 양호 | 미정 |  |  | Y |  | 2018-03-16 12:11 | 2018-03-16 11:50 | 2018-03-16 16:16 | 2018-03-16 15:45 | 5 | 31 | 21 | 214 | 266
B44264 | AE4145MA2 | 10 | 2018-03-16 | A |  | 8 | 0 |  | 8 |  |  | 송의섭 |  |  | 1136 | 8 |  | 4 | YES |  | 55 | 4 | YES |  | 양호 | 양호 | 양호 | 양호 | 양호 | 미정 |  |  | Y |  | 2018-03-16 17:15 | 2018-03-16 17:00 | 2018-03-16 20:47 | 2018-03-16 20:35 | 44 | 12 | 15 | 200 | 227 | AR-10.65
B44279 | AE15B34M | 10 | 2018-03-17 | D |  | 9 | 0 |  | 9 | [5 empty] | 1089 | 9 |  | 1 |  |  | 55 | 1 |  | O | 양호 | 양호 | 양호 | 양호 | 양호 | 미정 |  |  | Y |  | 2018-03-17 10:53 | 2018-03-17 10:40 | 2018-03-17 14:36 | 2018-03-17 13:59 | 833 | 37 | 13 | 186 | 236
B44283 | AE15B34M | 10 | 2018-03-17 | A |  | 10 | 0 |  | 10 | [5 empty] | 1136 | 10 |  | 2 | YES |  | 55 | 2 | YES |  | 양호 | 양호 | 양호 | 양호 | 양호 | 미정 |  |  | Y |  | 2018-03-17 16:02 | 2018-03-17 15:45 | 2018-03-17 19:46 | 2018-03-17 19:08 | 69 | 38 | 17 | 186 | 241 | AR-10.6
A44335 | AE1055M1 | 10 | 2018-03-17 | A |  | 11 | 0 |  | 11 |  |  |  | 김민곤 |  | 1141 | 11 |  | 1 | YES |  | 55 | 1 | YES | O | 양호 | 양호 | 양호 | 양호 | 양호 | 미정 |  |  | Y |  | 2018-03-17 20:50 | 2018-03-17 20:35 | 2018-03-18 00:15 | 2018-03-17 23:45 | 49 | 30 | 15 | 175 | 220 | AR-10.1 C/N끊어지고 플레이트마모
A44339 | AE1055M1 | 10 | 2018-03-17 | C |  | 12 | 0 |  | 12 |  |  | 윤호철 | 김웅철 |  | 1096 | 12 |  | 1 |  |  | 55 | 1 |  | O | 양호 | 양호 | 양호 | 양호 | 양호 | 미정 |  |  | Y |  | 2018-03-18 01:29 | 2018-03-18 01:05 | 2018-03-18 04:40 | 2018-03-18 04:18 | 50 | 22 | 24 | 169 | 215 | AR-10.5
A44343 | STB2 | 10 | 2018-03-17 | C |  | 13 | 0 |  | 13 |  |  | 윤호철 | 김웅철 |  | 1099 | 13 |  | 2 |  |  | 55 | 2 |  |  | 양호 | 양호 | 양호 | 양호 | 양호 | 미정 |  |  | Y |  | 2018-03-18 05:44 | 2018-03-18 05:30 | 2018-03-18 09:25 | 2018-03-18 09:09 | 50 | 16 | 14 | 205 | 235 | AR-10.6
A44347 | STB2 | 10 | 2018-03-18 | D |  | 14 | 0 |  | 14 | YES |  | 김웅철 | 장신일 |  | 1086 | 14 |  | 3 | YES |  | 55 | 3 | YES |  | 양호 | 양호 | 양호 | 양호 | 양호 | 미정 |  |  | Y |  | 2018-03-18 10:28 | 2018-03-18 10:06 | 2018-03-18 14:05 | 2018-03-18 13:41 | 41 | 24 | 22 | 194 | 239
A44351 | SP-STB2 | 10 | 2018-03-18 | B |  | 15 | 0 | 외삽1 | 1 |  |  | 우설식 |  |  | 1086 | 15 |  | 1 |  |  | 55 | 1 |  | O | 양호 | 양호 | 양호 | 양호 | 양호 | 미정 |  |  | Y |  | 2018-03-18 15:00 | 2018-03-18 14:38 | 2018-03-18 19:05 | 2018-03-18 18:10 | 33 | 55 | 22 | 190 | 267 | AR-10.3
A44355 | SP-STB2 | 10 | 2018-03-18 | B |  | 16 | 0 |  | 2 |  |  |  | 우설식 |  | 1080 | 16 |  | 2 |  |  | 55 | 2 |  |  | 양호 | 양호 | 양호 | 양호 | 양호 | 미정 |  |  | Y |  | 2018-03-18 19:49 | 2018-03-18 19:40 | -287861 | 2018-03-18 22:36 | 35 | -476685996 | 9 | 166 | -476685820 | AR-10.1
A44357 | BP-SCR420HC | 10 | 2018-03-18 | C |  | 17 | 0 |  | 3 |  |  | 윤호철 | 김웅철 |  | 1095 | 17 |  | 3 |  |  | 55 | 3 |  |  | 양호 | 양호 | 양호 | 양호 | 양호 | 미정 |  |  | Y |  | 2018-03-18 21:48 | 2018-03-19 02:28 | 2018-03-19 05:55 | 2018-03-19 05:20 | 443 | 35 | -280 | 452 | 207 | AR-10.2 래들 장시간대기로 래들교체함
A44361 | BP-SCR420HC | 10 | 2018-03-19 | D |  | 18 | 0 |  | 4 |  |  | 장신일 |  |  | 1086 | 18 | YES | 4 | YES |  | 55 | 4 | YES |  | 양호 | 양호 | 양호 | 양호 | 양호 | 미정 |  |  | Y |  | 2018-03-19 08:20 | 2018-03-19 07:53 | 2018-03-19 10:55 | 2018-03-19 10:36 | 118 | 19 | 27 | 135 | 182
A44365 | SCR420HCS | 10 | 2018-03-19 | D |  | 19 | 0 |  | 5 |  |  | 장신일 |  |  | 1087 | 1 |  | 1 |  |  | 55 | 1 |  |  | 양호 | 양호 | 양호 | 양호 | 양호 | 미정 |  |  | Y |  | 2018-03-19 12:37 | 2018-03-19 12:00 | 2018-03-19 16:05 | 2018-03-19 15:49 | 65 | 16 | 37 | 192 | 245
A44369 | STB3D | 10 | 2018-03-19 | B |  | 20 | 0 |  | 6 |  |  | 윤석재 |  |  | 1083 | 2 |  | 2 |  |  | 55 | 2 |  |  | 양호 | 양호 | 양호 | 양호 | 양호 | 미정 |  |  | Y |  | 2018-03-19 17:26 | 2018-03-19 17:05 | 2018-03-19 21:00 | 2018-03-19 20:33 | 60 | 27 | 21 | 186 | 235 | AR-10.45
A44373 | SM48CH | 10 | 2018-03-19 | B |  | 21 | 0 |  | 7 |  |  | 윤석재 |  |  | 1086 | 3 |  | 3 |  |  | 55 | 3 |  |  | 양호 | 양호 | 양호 | 양호 | 양호 | 미정 |  |  | Y |  | 2018-03-19 21:54 | 2018-03-19 21:38 | 2018-03-20 01:30 | 2018-03-20 01:16 | 38 | 14 | 16 | 202 | 232 | AR-10.4
A44377 | SM48CH | 10 | 2018-03-19 | C |  | 22 | 0 |  | 8 |  |  | 윤호철 | 김웅철 |  | 1088 | 4 |  | 4 | YES |  | 55 | 4 | YES |  | 양호 | 양호 | 양호 | 양호 | 양호 | 미정 |  |  | Y |  | 2018-03-20 02:24 | 2018-03-20 02:10 | 2018-03-20 05:58 | 2018-03-20 05:20 | 40 | 38 | 14 | 175 | 228 | AR-10.4
B44333 | AE4137HMA | 10 | 2018-03-20 | A |  | 23 | 0 |  | 9 |  |  | 강상완 | 김민곤 |  | 1128 | 5 |  | 1 |  |  | 55 | 1 |  |  | 양호 | 양호 | 양호 | 양호 | 양호 | 미정 |  |  | Y |  | 2018-03-20 07:17 | 2018-03-20 06:58 | 2018-03-20 10:38 | 2018-03-20 10:16 | 60 | 22 | 19 | 179 | 220 | AR-9.5
B44337 | 38MNS6 | 10 | 2018-03-20 | A |  | 24 | 0 |  | 10 |  |  | 강상완 | 김민곤 |  | 1124 | 6 |  | 2 |  |  | 55 | 2 |  |  | 양호 | 양호 | 양호 | 양호 | 양호 | 미정 |  |  | Y |  | 2018-03-20 11:34 | 2018-03-20 11:28 | 2018-03-20 15:00 | 2018-03-20 14:44 | 50 | 16 | 6 | 190 | 212 | AR-10.0
B44342 | AE1548 | 10 | 2018-03-20 | B |  | 25 | 0 |  | 11 | YES | 150 |  | 우설식 |  | 1085 | 7 |  | 3 |  |  | 55 | 3 |  |  | 양호 | 양호 | 양호 | 양호 | 양호 | 미정 |  |  | Y |  | 2018-03-20 16:59 | 2018-03-20 16:40 | 2018-03-20 20:15 | 2018-03-20 19:55 | 100 | 20 | 19 | 176 | 215 | AR-10.55
B44346 | AE1548 | 10 | 2018-03-20 | B |  | 26 | 0 | 외삽2 | 1 |  |  | 윤석재 |  |  | 1077 | 8 |  | 4 | YES |  | 55 | 4 | YES |  | 양호 | 양호 | 양호 | 양호 | 양호 | 미정 |  |  | Y |  | 2018-03-20 20:46 | 2018-03-20 20:35 | 2018-03-21 00:25 | 2018-03-21 00:10 | 20 | 15 | 11 | 205 | 230 | P/P180105-09 (226)
B44350 | AE1548 | 10 | 2018-03-20 | C |  | 27 | 0 |  | 2 |  |  | 윤호철 | 김웅철 |  | 1088 | 9 |  | 1 |  |  | 55 | 1 |  |  | 양호 | 양호 | 양호 | 양호 | 양호 | 미정 |  |  | Y |  | 2018-03-21 01:25 | 2018-03-21 01:15 | 2018-03-21 05:00 | 2018-03-21 04:32 | 50 | 28 | 10 | 187 | 225 | AR-9.7
B44354 | AE1050 | 10 | 2018-03-20 | C |  | 28 | 0 |  | 3 |  |  | 윤호철 | 김웅철 |  | 1091 | 10 |  | 2 |  |  | 55 | 2 |  |  | 양호 | 양호 | 양호 | 양호 | 양호 | 미정 |  |  | Y |  | 2018-03-21 05:51 | 2018-03-21 05:40 | 2018-03-21 10:00 | 2018-03-21 09:27 | 40 | 33 | 11 | 217 | 260 | AR-10.2
A44383 | STB2D | 10 | 2018-03-21 | A |  | 29 | 0 |  | 4 |  |  |  | 김민곤 |  | 1095 | 11 |  | 3 |  |  | 55 | 3 |  |  | 양호 | 양호 | 양호 | 양호 | 양호 | 미정 |  |  | Y |  | 2018-03-21 10:25 | 2018-03-21 10:10 | 2018-03-21 14:05 | 2018-03-21 13:24 | 10 | 41 | 16 | 179 | 235 | AR-8.85
A44387 | STB2D | 10 | 2018-03-21 | B |  | 30 | 0 |  | 5 |  |  | 우설식 |  |  | 1088 | 12 |  | 1 |  |  | 55 | 1 |  | O | 양호 | 양호 | 양호 | 양호 | 양호 | 미정 |  |  | Y |  | 2018-03-21 14:59 | 2018-03-21 14:50 | 2018-03-21 18:15 | 2018-03-21 17:45 | 45 | 30 | 9 | 166 | 205 | AR-10.1
A44391 | SCM420HON | 10 | 2018-03-21 | B |  | 31 | 0 |  | 6 |  |  | 우설식 |  |  | 1084 | 13 |  | 2 |  |  | 55 | 2 |  |  | 양호 | 양호 | 양호 | 양호 | 양호 | 미정 |  |  | Y |  | 2018-03-21 19:18 | 2018-03-21 19:00 | 2018-03-21 23:22 | 2018-03-21 22:38 | 45 | 44 | 18 | 200 | 262 | AR-10.1
A44395 | AE9254 | 10 | 2018-03-21 | D |  | 32 | 0 |  | 7 |  |  | 장신일 | 우설식 |  | 1085 | 14 |  | 3 |  |  | 55 | 3 |  |  | 양호 | 양호 | 양호 | 양호 | 양호 | 미정 |  |  | Y |  | 2018-03-22 00:31 | 2018-03-22 00:16 | 2018-03-22 03:53 | 2018-03-22 03:04 | 54 | 49 | 15 | 153 | 217
A44399 | AE1055LS | 10 | 2018-03-21 | D |  | 33 | 0 |  | 8 |  |  | 송의섭 |  |  | 1089 | 15 |  | 4 | YES |  | 55 | 4 | YES |  | 양호 | 양호 | 양호 | 양호 | 양호 | 미정 |  |  | Y |  | 2018-03-22 04:59 | 2018-03-22 04:37 | 2018-03-22 08:40 | 2018-03-22 08:15 | 44 | 25 | 22 | 196 | 243
A44403 | AE1055LS | 10 | 2018-03-22 | A |  | 34 | 0 |  | 9 |  |  | 강상완 | 김민곤 |  | 1122 | 16 |  | 1 |  |  | 55 | 1 |  |  | 양호 | 양호 | 양호 | 양호 | 양호 | 미정 |  |  | Y |  | 2018-03-22 09:37 | 2018-03-22 09:16 | 2018-03-22 13:04 | 2018-03-22 12:34 | 36 | 30 | 21 | 177 | 228 | AR-9.8
A44407 | AE1055LS | 10 | 2018-03-22 | A |  | 35 | 0 |  | 10 | YES | 150 |  |  |  | 1126 | 17 |  | 2 |  |  | 55 | 2 |  |  | 양호 | 양호 | 양호 | 양호 | 양호 | 미정 |  |  | Y |  | 2018-03-22 14:21 | 2018-03-22 13:54 | 2018-03-22 17:20 | 2018-03-22 16:50 | 50 | 30 | 27 | 149 | 206 | AR-10.2
A44411 | AE1055LS | 10 | 2018-03-22 | B |  | 36 | 0 | 외삽3 | 1 |  |  | 강상완 |  |  | 1087 | 18 | YES | 3 | YES |  | 55 | 3 | YES |  | 양호 | 양호 | 양호 | 양호 | 양호 | 미정 |  |  | Y |  | 2018-03-22 19:00 | 2018-03-22 18:37 | 2018-03-22 22:25 | 2018-03-22 21:55 | 77 | 30 | 23 | 175 | 228 | P/P 180111-06 (219)
A44415 | AE1055LS | 10 | 2018-03-22 | D |  | 37 | 0 |  | 2 |  |  | 장신일 |  |  | 1089 | 1 |  | 1 |  |  | 55 | 1 |  | O | 양호 | 양호 | 양호 | 양호 | 양호 | 미정 |  |  | Y |  | 2018-03-22 23:20 | 2018-03-22 22:56 | 2018-03-23 02:20 | 2018-03-23 02:05 | 31 | 15 | 24 | 165 | 204
A44419 | AE1055LS | 10 | 2018-03-22 | D |  | 38 | 0 |  | 3 |  |  | 장신일 |  |  | 1087 | 2 |  | 2 |  |  | 55 | 2 |  |  | 양호 | 양호 | 양호 | 양호 | 양호 | 미정 |  |  | Y |  | 2018-03-23 03:36 | 2018-03-23 03:15 | 2018-03-23 06:48 | 2018-03-23 06:22 | 55 | 27 | 21 | 165 | 213
A44423 | SP-AE1055LS | 10 | 2018-03-23 | A |  | 39 | 0 |  | 4 | [5 empty] | 1129 | 3 |  | 3 |  |  | 55 | 3 |  |  | 양호 | 양호 | 양호 | 양호 | 양호 | 미정 |  |  | Y |  | 2018-03-23 08:12 | 2018-03-23 07:27 | 2018-03-23 10:44 | 2018-03-23 10:29 | 39 | 15 | 45 | 138 | 197 | AR-10.2
A44427 | 42CRMOS4HH | 10 | 2018-03-23 | A |  | 40 | 0 |  | 5 | [5 empty] | 1114 | 4 |  | 4 | YES |  | 55 | 4 | YES |  | 양호 | 양호 | 양호 | 양호 | 양호 | 미정 |  |  | Y |  | 2018-03-23 12:27 | 2018-03-23 12:20 | 2018-03-23 16:58 | 2018-03-23 16:25 | 96 | 33 | 7 | 237 | 278 | AR-10.7
A44432 | AE5130M | 10 | 2018-03-23 | C |  | 41 | 0 |  | 6 |  |  | 윤호철 |  |  | 1099 | 5 |  | 1 |  |  | 55 | 1 |  |  | 양호 | 양호 | 양호 | 양호 | 양호 | 미정 |  |  | Y |  | 2018-03-23 17:48 | 2018-03-23 17:33 | 2018-03-23 21:30 | 2018-03-23 20:42 | 35 | 48 | 15 | 173 | 237 | AR-10.4
A44436 | AE5130M | 10 | 2018-03-23 | D |  | 42 | 0 |  | 7 |  |  | 윤호철 | 김웅철 |  | 1086 | 6 |  | 2 |  |  | 55 | 2 |  |  | 양호 | 양호 | 양호 | 양호 | 양호 | 미정 |  |  | Y |  | 2018-03-23 22:28 | 2018-03-23 22:08 | 2018-03-24 02:55 | 2018-03-24 01:43 | 38 | 72 | 20 | 196 | 287
A44440 | STB2 | 10 | 2018-03-23 | D |  | 43 | 0 |  | 8 |  |  | 장신일 |  |  | 1088 | 7 |  | 3 |  |  | 55 | 3 |  |  | 양호 | 양호 | 양호 | 양호 | 양호 | 미정 |  |  | Y |  | 2018-03-24 03:45 | 2018-03-24 03:23 | 2018-03-24 07:04 | 2018-03-24 06:48 | 28 | 16 | 22 | 184 | 221
A44444 | STB2 | 10 | 2018-03-24 | A |  | 44 | 0 |  | 9 |  |  | 강상완 |  |  | 1127 | 8 |  | 4 | YES |  | 55 | 4 | YES |  | 양호 | 양호 | 양호 | 양호 | 양호 | 미정 |  |  | Y |  | 2018-03-24 08:31 | 2018-03-24 08:20 | 2018-03-24 11:35 | 2018-03-24 11:10 | 76 | 25 | 11 | 159 | 195 | AR-9.8
A44448 | STB2 | 10 | 2018-03-24 | A |  | 45 | 0 |  | 10 | YES |  | 강상완 |  |  | 1126 | 9 |  | 1 |  |  | 55 | 1 |  |  | 양호 | 양호 | 양호 | 양호 | 양호 | 미정 |  |  | Y |  | 2018-03-24 12:37 | 2018-03-24 12:23 | 2018-03-24 15:50 | 2018-03-24 15:37 | 48 | 13 | 14 | 180 | 207 | AR-9.9
A44452 | STB2 | 10 | 2018-03-24 | C |  | 46 | 0 | 외삽4 | 1 |  |  | 김웅철 | 윤호철 |  | 1096 | 10 |  | 2 |  |  | 55 | 2 |  |  | 양호 | 양호 | 양호 | 양호 | 양호 | 미정 |  |  | Y |  | 2018-03-24 16:54 | 2018-03-24 16:40 | 2018-03-24 20:05 | 2018-03-24 19:53 | 50 | 12 | 14 | 179 | 205
A44456 | STB3D | 10 | 2018-03-24 | C |  | 47 | 0 |  | 2 |  |  | 김웅철 | 윤호철 |  | 1085 | 11 |  | 3 |  |  | 55 | 3 |  |  | 양호 | 양호 | 양호 | 양호 | 양호 | 미정 |  |  | Y |  | 2018-03-24 21:01 | 2018-03-24 20:55 | 2018-03-25 01:00 | 2018-03-25 00:35 | 50 | 25 | 6 | 214 | 245 | AR-10.6
A44460 | STB3D | 10 | 2018-03-24 | D |  | 48 | 0 |  | 3 |  |  | 장신일 |  |  | 1086 | 12 |  | 4 | YES |  | 55 | 4 | YES |  | 양호 | 양호 | 양호 | 양호 | 양호 | 미정 |  |  | Y |  | 2018-03-25 01:54 | 2018-03-25 01:46 | 2018-03-25 05:30 | 2018-03-25 05:07 | 46 | 23 | 8 | 194 | 224
A44464 | STB3D | 10 | 2018-03-25 | B |  | 49 | 0 |  | 4 |  |  |  | 장신일 |  | 1085 | 13 |  | 1 |  |  | 55 | 1 |  |  | 양호 | 양호 | 양호 | 양호 | 양호 | 미정 |  |  | Y |  | 2018-03-25 06:27 | 2018-03-25 06:05 | 2018-03-25 09:55 | 2018-03-25 09:20 | 35 | 35 | 22 | 173 | 230
A44468 | STB3D | 10 | 2018-03-25 | B |  | 50 | 0 |  | 5 |  |  | 강상완 | 윤석재 |  | 1088 | 14 |  | 2 |  |  | 55 | 2 |  |  | 양호 | 양호 | 양호 | 양호 | 양호 | 미정 |  |  | Y |  | 2018-03-25 10:39 | 2018-03-25 10:28 | 2018-03-25 14:35 | 2018-03-25 13:44 | 33 | 50 | 11 | 185 | 247 | AR-10.25
A44472 | KBMA75S | 10 | 2018-03-25 | C |  | 51 | 0 |  | 6 |  |  | 김웅철 | 윤호철 |  | 1088 | 15 |  | 3 | YES |  | 55 | 3 | YES |  | 양호 | 양호 | 양호 | 양호 | 양호 | 미정 |  |  | Y |  | 2018-03-25 15:09 | 2018-03-25 14:45 | 2018-03-25 18:25 | 2018-03-25 18:11 | 10 | 14 | 24 | 182 | 220 | AR-10.7
A44476 | KBMA75S | 10 | 2018-03-25 | C |  | 52 | 0 |  | 7 |  |  | 김웅철 | 윤호철 |  | 1085 | 16 |  | 1 |  |  | 55 | 1 |  | O | 양호 | 양호 | 양호 | 양호 | 양호 | 미정 |  |  | Y |  | 2018-03-25 19:18 | 2018-03-25 18:55 | 2018-03-25 22:40 | 2018-03-25 22:21 | 30 | 19 | 23 | 183 | 225 | AR-10.8
A44480 | AE1055LS | 10 | 2018-03-25 | D |  | 53 | 0 |  | 8 |  |  | 장신일 |  |  | 1086 | 17 |  | 2 |  |  | 55 | 2 |  |  | 양호 | 양호 | 양호 | 양호 | 양호 | 미정 |  |  | Y |  | 2018-03-25 23:51 | 2018-03-25 23:15 | 2018-03-26 03:06 | 2018-03-26 02:48 | 35 | 18 | 36 | 176 | 231
A44484 | AE1055LS | 10 | 2018-03-25 | D |  | 54 | 0 |  | 9 |  |  |  | 장신일 |  | 1086 | 18 | YES | 3 | YES |  | 55 | 3 | YES |  | 양호 | 양호 | 양호 | 양호 | 양호 | 미정 |  |  | Y |  | 2018-03-26 04:05 | 2018-03-26 03:40 | 2018-03-26 07:15 | 2018-03-26 07:01 | 34 | 14 | 25 | 176 | 215
A44488 | P-AE1055LS | 10 | 2018-03-26 | B |  | 55 | 0 |  | 10 |  |  | 윤석재 |  |  | 1079 | 1 |  | 1 |  |  | 55 | 1 |  | O | 양호 | 양호 | 양호 | 양호 | 양호 | 미정 |  |  | N | 1 | 2018-03-26 08:35 | 2018-03-26 08:10 | 2018-03-26 11:45 | 2018-03-26 11:07 | 55 | 38 | 25 | 152 | 215 | AR-10.6
A44492 | SCR420HB | 10 | 2018-03-26 | B |  | 56 | 0 |  | 11 | [5 empty] | 1084 | 2 |  | 2 |  |  | 55 | 2 |  |  | 양호 | 양호 | 양호 | 양호 | 양호 | 미정 |  |  | Y |  | 2018-03-26 13:03 | 2018-03-26 12:10 | 2018-03-26 16:40 | 2018-03-26 16:01 | 25 | 39 | 53 | 178 | 270 | AR-10.05
A44496 | SCR420HB | 10 | 2018-03-26 | C |  | 57 | 0 |  | 12 | YES |  | 윤호철 | 김웅철 |  | 1093 | 3 |  | 3 |  |  | 55 | 3 |  |  | 양호 | 양호 | 양호 | 양호 | 양호 | 미정 |  |  | Y |  | 2018-03-26 17:34 | 2018-03-26 17:18 | 2018-03-26 20:45 | 2018-03-26 20:27 | 38 | 18 | 16 | 172 | 207 | AR-10.8
A44500 | SP-AE1055LS | 10 | 2018-03-26 | C |  | 58 | 0 | 외삽4 | 1 |  |  | 윤호철 | 김웅철 |  | 1099 | 4 |  | 4 | YES |  | 55 | 4 | YES |  | 양호 | 양호 | 양호 | 양호 | 양호 | 미정 |  |  | Y |  | 2018-03-26 21:44 | 2018-03-26 21:27 | 2018-03-27 01:10 | 2018-03-27 00:56 | 42 | 14 | 17 | 192 | 223 | P/P 180123-09 [191]
A44504 | SP-AE1055LS | 10 | 2018-03-26 | A |  | 59 | 0 |  | 2 |  |  | 강상완 | 김민곤 |  | 1140 | 5 |  | 1 |  |  | 55 | 1 |  |  | 양호 | 양호 | 양호 | 양호 | 양호 | 미정 |  |  | Y |  | 2018-03-27 02:20 | 2018-03-27 02:04 | 2018-03-27 05:45 | 2018-03-27 05:11 | 54 | 34 | 16 | 170 | 221 | AR-9.7
A44508 | SP-AE1055LS | 10 | 2018-03-27 | B |  | 60 | 0 |  | 3 |  |  |  | 우설식 |  | 1085 | 6 |  | 2 |  |  | 55 | 2 |  |  | 양호 | 양호 | 양호 | 양호 | 양호 | 미정 |  |  | Y |  | 2018-03-27 06:25 | 2018-03-27 06:15 | 2018-03-27 09:35 | 2018-03-27 09:23 | 30 | 12 | 10 | 179 | 200 | AR-10.2
A44512 | P-AE1055LS | 10 | 2018-03-27 | B |  | 61 | 0 |  | 4 |  |  |  | 우설식 |  | 1086 | 7 |  | 3 |  |  | 55 | 3 |  |  | 양호 | 양호 | 양호 | 양호 | 양호 | 미정 |  |  | Y |  | 2018-03-27 10:30 | 2018-03-27 10:15 | 2018-03-27 13:55 | 2018-03-27 13:30 | 40 | 25 | 15 | 180 | 220 | AR-10
A44515 | STB2 | 10 | 2018-03-27 | C |  | 62 | 0 |  | 5 |  |  | 최용선 | 강상완 |  | 1059 | 8 |  | 4 | YES |  | 55 | 4 | YES |  | 양호 | 양호 | 양호 | 양호 | 양호 | 미정 |  |  | Y |  | 2018-03-27 15:29 | 2018-03-27 15:10 | 2018-03-27 18:25 | 2018-03-27 18:17 | 75 | 8 | 19 | 167 | 195 | AR9.9
A44519 | STB2 | 10 | 2018-03-27 | C |  | 63 | 0 |  | 6 |  |  | 최용선 | 윤호철 |  | 1061 | 9 |  | 1 |  |  | 55 | 1 |  |  | 양호 | 양호 | 양호 | 양호 | 양호 | 미정 |  |  | Y |  | 2018-03-27 19:35 | 2018-03-27 19:15 | 2018-03-27 23:20 | 2018-03-27 22:40 | 50 | 40 | 20 | 185 | 245 | AR10.1
A44523 | SCM440HF | 10 | 2018-03-27 | A |  | 64 | 0 |  | 7 | YES | 150 |  |  |  | 1139 | 10 |  | 2 |  |  | 55 | 2 |  |  | 양호 | 양호 | 양호 | 양호 | 양호 | 미정 |  |  | Y |  | 2018-03-28 00:12 | 2018-03-27 23:44 | 2018-03-28 03:42 | 2018-03-28 03:29 | 24 | 13 | 28 | 197 | 238 | AR-10.3
B44506 | AE1038M2 | 10 | 2018-03-27 | A |  | 65 | 0 | 외삽6 | 1 | [5 empty] | 1129 | 11 |  | 3 | YES |  | 55 | 3 | YES |  | 양호 | 양호 | 양호 | 양호 | 양호 | 미정 |  |  | Y |  | 2018-03-28 04:43 | 2018-03-28 04:34 | 2018-03-28 08:25 | 2018-03-28 08:06 | 52 | 19 | 9 | 203 | 231 | P/P 180123-10(213)
B44510 | AE1038M2 | 10 | 2018-03-28 | B |  | 66 | 0 |  | 2 | [5 empty] | 1080 | 12 |  | 1 |  |  | 55 | 1 |  | O | 양호 | 양호 | 양호 | 양호 | 양호 | 미정 |  |  | Y |  | 2018-03-28 08:49 | 2018-03-28 08:40 | 2018-03-28 12:30 | 2018-03-28 12:08 | 15 | 22 | 9 | 199 | 230 | AR-9.6
B44514 | SNCM439P | 10 | 2018-03-28 | B |  | 67 | 0 |  | 3 | [5 empty] | 1080 | 13 |  | 2 |  |  | 55 | 2 |  |  | 양호 | 양호 | 양호 | 양호 | 양호 | 미정 |  |  | Y |  | 2018-03-28 13:12 | 2018-03-28 12:45 | 2018-03-28 16:50 | 2018-03-28 16:40 | 15 | 10 | 27 | 208 | 245
B44518 | SNCM439P | 10 | 2018-03-28 | D |  | 68 | 0 |  | 4 | [5 empty] | 1027 | 14 |  | 3 |  |  | 55 | 3 |  |  | 양호 | 양호 | 양호 | 양호 | 양호 | 미정 |  |  | Y |  | 2018-03-28 17:38 | 2018-03-28 17:30 | 2018-03-28 21:56 | 2018-03-28 21:23 | 40 | 33 | 8 | 225 | 266
B44522 | SNCM5 | 10 | 2018-03-28 | A |  | 69 | 0 |  | 5 |  |  | 강상완 | 김민곤 |  | 1138 | 15 |  | 1 | NO |  | 55 | 1 | NO | O | 양호 | 양호 | 양호 | 양호 | 양호 | 미정 |  |  | Y |  | 2018-03-28 23:01 | 2018-03-28 22:52 | 2018-03-29 02:28 | 2018-03-29 02:09 | 56 | 19 | 9 | 188 | 216 | AR-10.1
B44526 | SPS7 | 10 | 2018-03-28 | A |  | 70 | 0 |  | 6 |  |  | 강상완 | 김민곤 |  | 1148 | 16 |  | 2 |  |  | 55 | 2 |  |  | 양호 | 양호 | 양호 | 양호 | 양호 | 미정 |  |  | Y |  | 2018-03-29 03:18 | 2018-03-29 03:06 | 2018-03-29 06:50 | 2018-03-29 06:31 | 38 | 19 | 12 | 193 | 224 | AR-9.6
B44530 | SPS7 | 10 | 2018-03-29 | B |  | 71 | 0 |  | 7 |  |  |  | 강상완 |  | 1087 | 17 |  | 3 |  |  | 55 | 3 |  |  | 양호 | 양호 | 양호 | 양호 | 양호 | 미정 |  |  | Y |  | 2018-03-29 07:31 | 2018-03-29 07:25 | 2018-03-29 11:20 | 2018-03-29 10:53 | 35 | 27 | 6 | 202 | 235 | AR-9.9
B44534 | KF70CVS | 10 | 2018-03-29 | B |  | 72 | 0 |  | 8 |  |  |  | 강상완 |  | 1089 | 18 |  | 4 |  |  | 55 | 4 |  |  | 양호 | 양호 | 양호 | 양호 | 양호 | 미정 |  |  | Y |  | 2018-03-29 12:00 | 2018-03-29 12:00 | 2018-03-29 16:25 | 2018-03-29 15:34 | 40 | 51 | 0 | 214 | 265 | AR-9.5
B44541 | SM45CB | 10 | 2018-03-29 | D |  | 73 | 0 |  | 9 |  |  | 송의섭 |  |  | 1086 | 1 |  | 1 |  |  | 55 | 1 |  |  | 양호 | 양호 | 양호 | 양호 | 양호 | 미정 |  |  | Y |  | 2018-03-29 20:10 | 2018-03-29 19:43 | 2018-03-29 23:25 | 2018-03-29 23:12 | 198 | 13 | 27 | 182 | 222
B44545 | SM45C | 10 | 2018-03-29 | A |  | 74 | 0 |  | 10 |  |  | 강상완 | 김민곤 |  | 1140 | 2 |  | 2 |  |  | 55 | 2 |  |  | 양호 | 양호 | 양호 | 양호 | 양호 | 미정 |  |  | Y |  | 2018-03-30 00:19 | 2018-03-29 23:48 | 2018-03-30 03:36 | 2018-03-30 03:20 | 23 | 16 | 31 | 181 | 228 | AR-9.7
B44549 | SM45CR2 | 10 | 2018-03-29 | A |  | 75 | 0 | 외삽6 | 1 | [5 empty] | 1116 | 3 |  | 3 |  |  | 55 | 3 |  |  | 양호 | 양호 | 양호 | 양호 | 양호 | 미정 |  |  | Y |  | 2018-03-30 04:09 | 2018-03-30 04:00 | 2018-03-30 07:40 | 2018-03-30 07:26 | 24 | 14 | 9 | 197 | 220 | P.P 180120-10(189)
B44556 | AE4130MV | 10 | 2018-03-30 | C |  | 76 | 0 |  | 2 |  |  | 윤호철 | 김웅철 |  | 1085 | 4 |  | 4 | YES |  | 55 | 4 | YES |  | 양호 | 양호 | 양호 | 양호 | 양호 | 미정 |  |  | Y |  | 2018-03-30 12:51 | 2018-03-30 12:20 | 2018-03-30 17:30 | 2018-03-30 17:02 | 280 | 28 | 31 | 251 | 310 | AR-10.1
C43114 | SUM43 | 10 | 2018-03-30 | D |  | 77 | 0 |  | 3 |  |  | 송의섭 |  |  | 1101 | 5 |  | 1 |  |  | 55 | 1 |  |  | 양호 | 양호 | 양호 | 양호 | 양호 | 미정 |  |  | Y |  | 2018-03-30 18:22 | 2018-03-30 18:00 | 2018-03-30 21:10 | 2018-03-30 21:01 | 30 | 9 | 22 | 158 | 190 | AR13.5
C43118 | SCM440HF | 10 | 2018-03-30 | A |  | 78 | 0 |  | 4 |  |  | 남태희 |  |  | 1100 | 6 |  | 2 |  |  | 55 | 2 |  |  | 양호 | 양호 | 양호 | 양호 | 양호 | 미정 |  |  | Y |  | 2018-03-30 22:33 | 2018-03-30 22:28 | 2018-03-31 02:35 | 2018-03-31 02:13 | 78 | 22 | 5 | 220 | 247 | AR-12.9
C43122 | 42CRMO4HK | 10 | 2018-03-30 | A |  | 79 | 0 |  | 5 |  |  | 남태희 |  |  | 1077 | 7 |  | 3 |  |  | 55 | 3 |  |  | 양호 | 양호 | 양호 | 양호 | 양호 | 미정 |  |  | Y |  | 2018-03-31 03:31 | 2018-03-31 03:15 | 2018-03-31 07:15 | 2018-03-31 06:26 | 40 | 49 | 16 | 174 | 240 | AR-13.0
C43126 | SCM415C2 | 10 | 2018-03-31 | C |  | 80 | 0 |  | 6 | [5 empty] | 1060 | 8 |  | 4 | YES |  | 55 | 4 | YES |  | 양호 | 양호 | 양호 | 양호 | 양호 | 미정 |  |  | INGOT |  | 2018-03-31 08:23 | 2018-03-31 08:00 | 2018-03-31 10:50 | 2018-03-31 10:36 | 45 | 14 | 23 | 133 | 170 | AR:12.8
C43130 | SM43C | 10 | 2018-03-31 | C |  | 81 | 0 |  | 7 | [5 empty] | 1060 | 9 |  | 1 |  |  | 55 | 1 |  |  | 양호 | 양호 | 양호 | 양호 | 양호 | 미정 |  |  | Y |  | 2018-03-31 13:44 | 2018-03-31 13:30 | 2018-03-31 16:45 | 2018-03-31 16:19 | 160 | 26 | 14 | 155 | 195 | AR:10.2
C43134 | SM45C | 10 | 2018-03-31 | D |  | 82 | 0 |  | 8 |  |  | 남태희 |  |  | 1102 | 10 |  | 2 |  |  | 55 | 2 |  |  | 양호 | 양호 | 양호 | 양호 | 양호 | 미정 |  |  | Y |  | 2018-03-31 17:51 | 2018-03-31 17:30 | 2018-03-31 21:00 | 2018-03-31 20:34 | 45 | 26 | 21 | 163 | 210
C43138 | SM45C | 10 | 2018-03-31 | B |  | 83 | 0 |  | 9 | YES | 150 | 남태희 |  |  | 1099 | 11 |  | 3 | YES |  | 55 | 3 | YES |  | 양호 | 양호 | 양호 | 양호 | 양호 | 미정 |  |  | Y |  | 2018-03-31 22:16 | 2018-03-31 21:55 | 2018-04-01 01:40 | 2018-04-01 00:49 | 55 | 51 | 21 | 153 | 225 | 12.6
C43142 | SM45C | 10 | 2018-03-31 | B |  | 84 | 0 |  | 1 |  |  | 남문희 |  |  | 1091 | 12 |  | 1 |  |  | 55 | 1 |  | O | 양호 | 양호 | 양호 | 양호 | 양호 | 미정 |  |  | Y |  | 2018-04-01 02:19 | 2018-04-01 02:00 | 2018-04-01 05:15 | 2018-04-01 05:00 | 20 | 15 | 19 | 161 | 195 | PP 180124-03-215
B42783 | SM45CR2 | 11 | 2018-01-01 | B | LADLE 대보수 첫회 | 1 | 0 |  | 1 |  |  | 송의섭 |  |  | 1009 | 1 |  | 1 |  |  | 55 | 1 |  |  | 양호 | 양호 | 양호 | 양호 | 양호 | 미정 |  |  | Y |  | 2018-01-01 08:34 | 2018-01-01 08:03 | 2018-01-01 11:45 | 2018-01-01 11:21 | 12776 | 24 | 31 | 167 | 222 | P/P170906-02 (219) | 8 | 2017-12-30 20:00 | 2018-01-01 03:30 | 1890 | 817 | 30 | 5 | 2018-01-01 04:00 | 2018-01-01 08:03 | 243 | 1009 | 304 | 303 | 201 | 31
B42787 | SCM440 | 11 | 2018-01-01 | B |  | 2 | 0 |  | 2 | [5 empty] | 1087 | 2 |  | 2 |  |  | 55 | 2 |  |  | 양호 | 양호 | 양호 | 양호 | 양호 | 미정 |  |  | Y |  | 2018-01-01 12:44 | 2018-01-01 12:30 | 2018-01-01 16:33 | 2018-01-01 16:05 | 45 | 28 | 14 | 201 | 243 | AR-10.4
B42791 | SCM440HM2 | 11 | 2018-01-01 | C |  | 3 | 0 |  | 3 | [5 empty] | 1086 | 3 |  | 3 |  |  | 55 | 3 |  |  | 양호 | 양호 | 양호 | 양호 | 양호 | 미정 |  |  | Y |  | 2018-01-01 17:23 | 2018-01-01 17:10 | 2018-01-01 20:43 | 2018-01-01 20:21 | 37 | 22 | 13 | 178 | 213 | AR-10.7
B42795 | SCM440HM2 | 11 | 2018-01-01 | C |  | 4 | 0 |  | 4 |  |  | 윤석재 |  |  | 1087 | 4 |  | 4 | YES |  | 55 | 4 | YES |  | 양호 | 양호 | 양호 | 양호 | 양호 | 미정 |  |  | Y |  | 2018-01-01 21:49 | 2018-01-01 21:30 | 2018-01-02 01:16 | 2018-01-02 00:43 | 47 | 33 | 19 | 174 | 226 | AR-10.4
B42799 | SM48CM1 | 11 | 2018-01-01 | A |  | 5 | 0 |  | 5 | [5 empty] | 1094 | 5 |  | 1 |  |  | 55 | 1 |  |  | 양호 | 양호 | 양호 | 양호 | 양호 | 미정 |  |  | Y |  | 2018-01-02 02:16 | 2018-01-02 01:46 | 2018-01-02 05:53 | 2018-01-02 05:36 | 30 | 17 | 30 | 199 | 247 | AR-10.60
B42802 | SM45CI | 11 | 2018-01-01 | B |  | 6 | 0 |  | 6 |  |  |  | 윤석재 |  | 1079 | 6 |  | 2 |  |  | 55 | 2 |  |  | 양호 | 양호 | 양호 | 양호 | 양호 | 미정 |  |  | INGOT |  | 2018-01-02 05:31 | 2018-01-02 07:15 | 2018-01-02 10:45 | 2018-01-02 10:15 | 82 | 30 | -104 | 284 | 210 | AR-10.2
C41389 | SUP9DM | 11 | 2018-01-02 | C |  | 7 | 0 |  | 7 |  |  |  | 윤석재 |  | 1060 | 7 |  | 3 |  |  | 55 | 3 |  |  | 양호 | 양호 | 양호 | 양호 | 양호 | 미정 |  |  | Y |  | 2018-01-02 15:59 | 2018-01-02 15:40 | 2018-01-02 19:10 | 2018-01-02 18:55 | 295 | 15 | 19 | 176 | 210
B42806 | SM43CVMI | 11 | 2018-01-03 | B |  | 8 | 0 |  | 8 |  |  | 윤호철 | 김웅철 |  | 1065 | 8 |  | 4 | YES |  | 55 | 4 | YES |  | 양호 | 양호 | 양호 | 양호 | 양호 | 미정 |  |  | INGOT |  | 2018-01-03 12:21 | 2018-01-03 12:05 | 2018-01-03 15:05 | 2018-01-03 14:53 | 1015 | 12 | 16 | 152 | 180 | AR-10.65
B42809 | SBC70L | 11 | 2018-01-03 | D |  | 9 | 0 |  | 9 |  |  | 송의섭 |  |  | 1086 | 9 |  | 1 |  |  | 55 | 1 |  |  | 양호 | 양호 | 양호 | 양호 | 양호 | 미정 |  |  | Y |  | 2018-01-03 15:30 | 2018-01-03 15:25 | 2018-01-03 18:53 | 2018-01-03 18:25 | 20 | 28 | 5 | 175 | 208 | AR-10.35
B42813 | SBC70L | 11 | 2018-01-03 | D |  | 10 | 0 |  | 10 |  |  | 송의섭 |  |  | 1086 | 10 |  | 2 |  |  | 55 | 2 |  |  | 양호 | 양호 | 양호 | 양호 | 양호 | 미정 |  |  | Y |  | 2018-01-03 19:23 | 2018-01-03 19:17 | 2018-01-03 22:40 | 2018-01-03 22:25 | 24 | 15 | 6 | 181 | 203
A42842 | STB2 | 11 | 2018-01-03 | A |  | 11 | 0 |  | 11 | [5 empty] | 1142 | 11 |  | 3 |  |  | 55 | 3 |  |  | 양호 | 양호 | 양호 | 양호 | 양호 | 미정 |  |  | Y |  | 2018-01-03 23:41 | 2018-01-03 23:28 | 2018-01-04 03:15 | 2018-01-04 02:41 | 48 | 34 | 13 | 180 | 227 | AR-9.50
A42846 | SCR420HB2 | 11 | 2018-01-03 | A |  | 12 | 0 |  | 12 | [5 empty] | 1085 | 12 |  | 4 | YES |  | 55 | 4 | YES |  | 양호 | 양호 | 양호 | 양호 | 양호 | 미정 |  |  | Y |  | 2018-01-04 04:09 | 2018-01-04 03:46 | 2018-01-04 07:15 | 2018-01-04 06:59 | 31 | 16 | 23 | 170 | 209
A42850 | SCR420HB2 | 11 | 2018-01-04 | B |  | 13 | 0 |  | 13 |  |  | 윤석재 | 우설식 |  | 1085 | 13 |  | 1 |  |  | 55 | 1 |  |  | 양호 | 양호 | 양호 | 양호 | 양호 | 미정 |  |  | Y |  | 2018-01-04 08:14 | 2018-01-04 07:56 | 2018-01-04 11:05 | 2018-01-04 10:48 | 41 | 17 | 18 | 154 | 189 | AR-9.9
A42854 | AE51B35M | 11 | 2018-01-04 | B |  | 14 | 0 |  | 14 |  |  | 윤석재 |  |  | 1082 | 14 |  | 2 |  |  | 55 | 2 |  |  | 양호 | 양호 | 양호 | 양호 | 양호 | 미정 |  |  | Y |  | 2018-01-04 12:13 | 2018-01-04 11:55 | 2018-01-04 15:47 | 2018-01-04 15:16 | 50 | 31 | 18 | 183 | 232
A42858 | AE4150M3 | 11 | 2018-01-04 | D |  | 15 | 0 |  | 15 |  |  | 송의섭 |  |  | 1086 | 15 |  | 3 |  |  | 55 | 3 |  |  | 양호 | 양호 | 양호 | 양호 | 양호 | 미정 |  |  | Y |  | 2018-01-04 17:14 | 2018-01-04 16:55 | 2018-01-04 20:13 | 2018-01-04 19:41 | 68 | 32 | 19 | 147 | 198
A42862 | AE1055LS | 11 | 2018-01-04 | D |  | 16 | 0 |  | 16 | YES |  | 송의섭 |  |  | 1086 | 16 |  | 4 | YES |  | 55 | 4 | YES |  | 양호 | 양호 | 양호 | 양호 | 양호 | 미정 |  |  | Y |  | 2018-01-04 21:11 | 2018-01-04 20:57 | 2018-01-05 00:30 | 2018-01-05 00:08 | 44 | 22 | 14 | 177 | 213
A42866 | AE1055LS | 11 | 2018-01-04 | A |  | 17 | 0 | 외삽1 | 1 |  |  | 강상완 |  |  | 1120 | 17 |  | 1 |  |  | 55 | 1 |  |  | 양호 | 양호 | 양호 | 양호 | 양호 | 미정 |  |  | Y |  | 2018-01-05 01:16 | 2018-01-05 00:55 | 2018-01-05 04:37 | 2018-01-05 04:18 | 25 | 19 | 21 | 182 | 222 | AR-10.40
A42870 | AE1055LS | 11 | 2018-01-04 | A |  | 18 | 0 |  | 2 |  |  | 강상완 |  |  | 1138 | 18 |  | 2 |  |  | 55 | 2 |  |  | 양호 | 양호 | 양호 | 양호 | 양호 | 미정 |  |  | Y |  | 2018-01-05 05:28 | 2018-01-05 05:05 | 2018-01-05 08:50 | 2018-01-05 08:29 | 28 | 21 | 23 | 181 | 225 | AR-10.75
A42874 | BP-SCM415HS | 11 | 2018-01-05 | C |  | 19 | 0 |  | 3 |  |  |  | 김웅철 |  | 1082 | 19 |  | 3 |  |  | 55 | 3 |  |  | 양호 | 양호 | 양호 | 양호 | 양호 | 미정 |  |  | Y |  | 2018-01-05 09:34 | 2018-01-05 09:20 | 2018-01-05 12:40 | 2018-01-05 12:35 | 30 | 5 | 14 | 180 | 200 | AR-10.8
A42878 | SCM415HON | 11 | 2018-01-05 | C |  | 20 | 0 |  | 4 |  |  |  | 김웅철 |  | 1085 | 20 | YES | 4 | YES |  | 55 | 4 | YES |  | 양호 | 양호 | 양호 | 양호 | 양호 | 미정 |  |  | Y |  | 2018-01-05 13:42 | 2018-01-05 13:28 | 2018-01-05 17:25 | 2018-01-05 16:31 | 48 | 54 | 14 | 169 | 237 | AR-10.4
B42859 | 20MNCRS5HM5 | 11 | 2018-01-05 | D |  | 21 | 0 |  | 5 |  |  | 장신일 |  |  | 1087 | 1 |  | 1 |  |  | 55 | 1 |  |  | 양호 | 양호 | 양호 | 양호 | 양호 | 미정 |  |  | Y |  | 2018-01-05 20:41 | 2018-01-05 20:20 | 2018-01-06 00:12 | 2018-01-05 23:52 | 175 | 20 | 21 | 191 | 232
B42863 | KFMN438S | 11 | 2018-01-05 | A |  | 22 | 0 |  | 6 |  |  | 강상완 |  |  | 1134 | 2 |  | 2 |  |  | 55 | 2 |  |  | 양호 | 양호 | 양호 | 양호 | 양호 | 미정 |  |  | Y |  | 2018-01-06 00:58 | 2018-01-06 00:45 | 2018-01-06 04:39 | 2018-01-06 04:19 | 33 | 20 | 13 | 202 | 234 | AR-10.4
B42867 | 25MOCRS4HM | 11 | 2018-01-05 | A |  | 23 | 0 |  | 7 |  |  | 장신일 | 강상완 |  | 1122 | 3 |  | 3 | YES |  | 55 | 3 | YES |  | 양호 | 양호 | 양호 | 양호 | 양호 | 미정 |  |  | Y |  | 2018-01-06 05:15 | 2018-01-06 04:56 | 2018-01-06 09:00 | 2018-01-06 08:45 | 17 | 15 | 19 | 210 | 244 | AR-10.25 C/N철피녹음
B42871 | 25MOCRS4HM3 | 11 | 2018-01-06 | C |  | 24 | 0 |  | 8 |  |  | 최용선 |  |  | 1091 | 4 |  | 1 | YES |  | 55 | 1 | YES | O | 양호 | 양호 | 양호 | 양호 | 양호 | 미정 |  |  | Y |  | 2018-01-06 09:53 | 2018-01-06 09:33 | 2018-01-06 13:28 | 2018-01-06 13:02 | 33 | 26 | 20 | 189 | 235 | AR-10.3 C/N철피녹음
B42875 | SCM822HT | 11 | 2018-01-06 | D |  | 25 | 0 |  | 9 |  |  | 최용선 |  |  | 1086 | 5 |  | 1 |  |  | 55 | 1 |  | O | 양호 | 양호 | 양호 | 양호 | 양호 | 미정 |  |  | Y |  | 2018-01-06 14:12 | 2018-01-06 14:00 | 2018-01-06 17:40 | 2018-01-06 17:23 | 32 | 17 | 12 | 192 | 220 | AR-10.35
B42879 | SCM822HD2 | 11 | 2018-01-06 | D |  | 26 | 0 |  | 10 | YES | 150 | 송의섭 |  |  | 1086 | 6 |  | 2 | YES |  | 55 | 2 | YES |  | 양호 | 양호 | 양호 | 양호 | 양호 | 미정 |  |  | Y |  | 2018-01-06 18:14 | 2018-01-06 18:07 | 2018-01-06 21:41 | 2018-01-06 21:30 | 27 | 11 | 7 | 196 | 214 | CN철피 탈락
B42883 | SCM420HT | 11 | 2018-01-06 | B |  | 27 | 0 | 외삽2 | 1 |  |  |  | 윤석재 |  | 1079 | 7 |  | 1 |  |  | 55 | 1 |  | O | 양호 | 양호 | 양호 | 양호 | 양호 | 미정 |  |  | Y |  | 2018-01-06 22:33 | 2018-01-06 22:23 | 2018-01-07 02:10 | 2018-01-07 01:52 | 42 | 18 | 10 | 198 | 227 | AR-9.85 P/P170823-09(202)
B42887 | SCM420HT | 11 | 2018-01-06 | B |  | 28 | 0 |  | 2 |  |  | 윤석재 |  |  | 1081 | 8 |  | 2 |  |  | 55 | 2 |  |  | 양호 | 양호 | 양호 | 양호 | 양호 | 미정 |  |  | Y |  | 2018-01-07 02:40 | 2018-01-07 02:20 | 2018-01-07 06:20 | 2018-01-07 06:12 | 10 | 8 | 20 | 212 | 240 | AR-10.2
A42918 | SCR420HB | 11 | 2018-01-07 | C |  | 29 | 0 |  | 3 |  |  | 최용선 |  |  | 1082 | 9 |  | 3 |  |  | 55 | 3 |  |  | 양호 | 양호 | 양호 | 양호 | 양호 | 미정 |  |  | Y |  | 2018-01-07 07:51 | 2018-01-07 07:30 | 2018-01-07 10:55 | 2018-01-07 10:36 | 70 | 19 | 21 | 165 | 205 | AR-10.8
A42922 | SCR420HB | 11 | 2018-01-07 | C |  | 30 | 0 |  | 4 |  |  |  | 김웅철 |  | 1085 | 10 |  | 4 | YES |  | 55 | 4 | YES |  | 양호 | 양호 | 양호 | 양호 | 양호 | 미정 |  |  | Y |  | 2018-01-07 11:45 | 2018-01-07 11:25 | 2018-01-07 14:45 | 2018-01-07 14:29 | 30 | 16 | 20 | 164 | 200 | AR-9.8
A42926 | BP-SM45CRBK | 11 | 2018-01-07 | D |  | 31 | 0 |  | 5 | [5 empty] | 1028 | 11 |  | 1 |  |  | 55 | 1 |  |  | 양호 | 양호 | 양호 | 양호 | 양호 | 미정 |  |  | Y |  | 2018-01-07 16:06 | 2018-01-07 15:50 | 2018-01-07 19:25 | 2018-01-07 18:49 | 65 | 36 | 16 | 163 | 215 | AR-10.20
A42930 | AE1055M1 | 11 | 2018-01-07 | D |  | 32 | 0 |  | 6 | [5 empty] | 1026 | 12 |  | 2 |  |  | 55 | 2 |  |  | 양호 | 양호 | 양호 | 양호 | 양호 | 미정 |  |  | Y |  | 2018-01-07 20:22 | 2018-01-07 20:00 | 2018-01-07 23:40 | 2018-01-07 23:29 | 35 | 11 | 22 | 187 | 220 | AR-10.30
A42934 | AE1055M1 | 11 | 2018-01-07 | B |  | 33 | 0 |  | 7 | [5 empty] | 1081 | 13 |  | 3 |  |  | 55 | 3 |  |  | 양호 | 양호 | 양호 | 양호 | 양호 | 미정 |  |  | Y |  | 2018-01-08 00:40 | 2018-01-08 00:25 | 2018-01-08 04:13 | 2018-01-08 03:42 | 45 | 31 | 15 | 182 | 228 | AR-9.8
A42938 | STB2 | 11 | 2018-01-07 | B |  | 34 | 0 |  | 8 |  |  | 윤석재 |  |  | 1082 | 14 |  | 4 | YES |  | 55 | 4 | YES |  | 양호 | 양호 | 양호 | 양호 | 양호 | 미정 |  |  | Y |  | 2018-01-08 05:05 | 2018-01-08 04:52 | 2018-01-08 08:30 | 2018-01-08 08:11 | 39 | 19 | 13 | 187 | 218 | AR-10.25
A42942 | STB2 | 11 | 2018-01-08 | C |  | 35 | 0 |  | 9 |  |  |  | 김웅철 |  | 1085 | 15 |  | 1 |  |  | 55 | 1 |  |  | 양호 | 양호 | 양호 | 양호 | 양호 | 미정 |  |  | Y |  | 2018-01-08 09:31 | 2018-01-08 09:18 | 2018-01-08 12:55 | 2018-01-08 12:34 | 48 | 21 | 13 | 182 | 217 | AR-10.1
A42946 | STB2 | 11 | 2018-01-08 | C |  | 36 | 0 |  | 10 |  |  |  | 김웅철 |  | 1096 | 16 |  | 2 |  |  | 55 | 2 |  |  | 양호 | 양호 | 양호 | 양호 | 양호 | 미정 |  |  | Y |  | 2018-01-08 13:27 | 2018-01-08 13:10 | 2018-01-08 17:20 | 2018-01-08 16:56 | 15 | 24 | 17 | 209 | 250 | AR-10.55
A42949 | STB2 | 11 | 2018-01-08 | A |  | 37 | 0 |  | 11 | YES | 150 | 강상완 |  |  | 1135 | 17 | YES | 3 | YES |  | 55 | 3 | YES |  | 양호 | 양호 | 양호 | 양호 | 양호 | 미정 |  |  | Y |  | 2018-01-08 18:23 | 2018-01-08 18:11 | 2018-01-08 21:55 | 2018-01-08 21:29 | 51 | 26 | 12 | 185 | 224 | AR-10.05
A42953 | BP-SCR420HC | 11 | 2018-01-08 | B |  | 38 | 0 | 외삽3 | 1 |  |  | 윤석재 |  |  | 1078 | 1 |  | 1 |  |  | 55 | 1 |  | O | 양호 | 양호 | 양호 | 양호 | 양호 | 미정 |  |  | Y |  | 2018-01-08 22:52 | 2018-01-08 22:42 | 2018-01-09 02:03 | 2018-01-09 01:46 | 47 | 17 | 10 | 174 | 201 | P/P170824-02 (187) 상부열간보수후 약20분 건조후 투입함
A42957 | BP-SCR420HC | 11 | 2018-01-08 | B |  | 39 | 0 |  | 2 |  |  | 윤석재 |  |  | 1085 | 2 |  | 2 |  |  | 55 | 2 |  |  | 양호 | 양호 | 양호 | 양호 | 양호 | 미정 |  |  | Y |  | 2018-01-09 02:51 | 2018-01-09 02:35 | 2018-01-09 05:45 | 2018-01-09 05:31 | 32 | 14 | 16 | 161 | 190 | AR-10.2
A42961 | BP-SCR420HC | 11 | 2018-01-09 | C |  | 40 | 0 |  | 3 |  |  |  | 김웅철 |  | 1085 | 3 |  | 3 |  |  | 55 | 3 |  |  | 양호 | 양호 | 양호 | 양호 | 양호 | 미정 |  |  | Y |  | 2018-01-09 06:46 | 2018-01-09 06:35 | 2018-01-09 10:05 | 2018-01-09 09:39 | 50 | 26 | 11 | 173 | 210 | AR-10.4
A42965 | AE1055LS | 11 | 2018-01-09 | C |  | 41 | 0 |  | 4 |  |  |  | 김웅철 |  | 1092 | 4 |  | 4 | YES |  | 55 | 4 | YES |  | 양호 | 양호 | 양호 | 양호 | 양호 | 미정 |  |  | Y |  | 2018-01-09 11:07 | 2018-01-09 10:55 | 2018-01-09 14:16 | 2018-01-09 13:51 | 50 | 25 | 12 | 164 | 201 | AR-10.45
A42969 | AE1055LS | 11 | 2018-01-09 | A |  | 42 | 0 |  | 5 |  |  | 강상완 |  |  | 1132 | 5 |  | 1 |  |  | 55 | 1 |  |  | 양호 | 양호 | 양호 | 양호 | 양호 | 미정 |  |  | Y |  | 2018-01-09 15:19 | 2018-01-09 15:07 | 2018-01-09 18:23 | 2018-01-09 18:02 | 51 | 21 | 12 | 163 | 196 | AR-10.7
A42973 | SP-AE1055LS | 11 | 2018-01-09 | A |  | 43 | 0 |  | 6 | [5 empty] | 1124 | 6 |  | 2 | YES |  | 55 | 2 | YES |  | 양호 | 양호 | 양호 | 양호 | 양호 | 미정 |  |  | Y |  | 2018-01-09 19:27 | 2018-01-09 19:03 | 2018-01-09 22:38 | 2018-01-09 22:26 | 40 | 12 | 24 | 179 | 215 | AR-10.6 C/N 철피
B42951 | KBMA75S | 11 | 2018-01-09 | B |  | 44 | 0 |  | 7 |  |  | 우설식 |  |  | 1083 | 7 |  | 1 |  |  | 55 | 1 |  | O | 양호 | 양호 | 양호 | 양호 | 양호 | 미정 |  |  | Y |  | 2018-01-09 23:24 | 2018-01-09 23:10 | 2018-01-10 03:35 | 2018-01-10 03:19 | 32 | 16 | 14 | 236 | 265 | AR-9.90
B42956 | 18CRNIMO7HI | 11 | 2018-01-10 | D |  | 45 | 0 |  | 8 |  |  |  | 윤석재 |  | 1086 | 8 |  | 2 |  |  | 55 | 2 |  |  | 양호 | 양호 | 양호 | 양호 | 양호 | 미정 |  |  | INGOT |  | 2018-01-10 06:12 | 2018-01-10 06:05 | 2018-01-10 09:45 | 2018-01-10 09:06 | 150 | 39 | 7 | 174 | 220
B42960 | SCR420HBS | 11 | 2018-01-10 | D |  | 46 | 0 |  | 9 | YES |  | 송의섭 |  |  | 1087 | 9 |  | 3 | YES |  | 55 | 3 | YES |  | 양호 | 양호 | 양호 | 양호 | 양호 | 미정 |  |  | Y |  | 2018-01-10 10:53 | 2018-01-10 10:45 | 2018-01-10 14:20 | 2018-01-10 13:48 | 60 | 32 | 8 | 175 | 215 | 30톤 남아내려와 B42963에 합탕함
B42964 | AE4140MB2 | 11 | 2018-01-10 | A |  | 47 | 0 | 외삽4 | 1 |  |  | 강상완 |  |  | 1122 | 10 |  | 1 |  |  | 55 | 1 |  | O | 양호 | 양호 | 양호 | 양호 | 양호 | 미정 |  |  | Y |  | 2018-01-10 15:29 | 2018-01-10 15:22 | 2018-01-10 18:55 | 2018-01-10 18:34 | 62 | 21 | 7 | 184 | 213
B42968 | AE4140M12 | 11 | 2018-01-10 | A |  | 48 | 0 |  | 2 |  |  | 강상완 | 우설식 |  | 1143 | 11 |  | 2 |  |  | 55 | 2 |  |  | 양호 | 양호 | 양호 | 양호 | 양호 | 미정 |  |  | Y |  | 2018-01-10 19:43 | 2018-01-10 19:28 | 2018-01-10 23:25 | 2018-01-10 23:05 | 33 | 20 | 14 | 203 | 237 | AR-10.4
B42972 | 16MNCRS5HAM | 11 | 2018-01-10 | B |  | 49 | 0 |  | 3 | [5 empty] | 1085 | 12 |  | 3 |  |  | 55 | 3 |  |  | 양호 | 양호 | 양호 | 양호 | 양호 | 미정 |  |  | Y |  | 2018-01-11 00:07 | 2018-01-10 23:38 | 2018-01-11 03:52 | 2018-01-11 03:38 | 13 | 14 | 29 | 211 | 254 | AR-10.35
B42976 | 16MNCRS5HAM | 11 | 2018-01-10 | B |  | 50 | 0 |  | 4 |  |  |  | 우설식 |  | 1125 | 13 |  | 4 | YES |  | 55 | 4 | YES |  | 양호 | 양호 | 양호 | 양호 | 양호 | 미정 |  |  | Y |  | 2018-01-11 04:26 | 2018-01-11 04:11 | 2018-01-11 07:45 | 2018-01-11 07:32 | 19 | 13 | 15 | 186 | 214 | AR-10.10
C41547 | SCM822HI | 11 | 2018-01-11 | D |  | 51 | 0 |  | 5 |  |  | 남태희 |  |  | 1102 | 14 |  | 1 |  |  | 55 | 1 |  |  | 양호 | 양호 | 양호 | 양호 | 양호 | 미정 |  |  | INGOT |  | 2018-01-11 08:37 | 2018-01-11 08:20 | 2018-01-11 11:50 | 2018-01-11 10:57 | 35 | 53 | 17 | 140 | 210
C41551 | SUP9DM | 11 | 2018-01-11 | D |  | 52 | 0 |  | 6 |  |  | 남태희 |  |  | 1101 | 15 |  | 2 |  |  | 55 | 2 |  |  | 양호 | 양호 | 양호 | 양호 | 양호 | 미정 |  |  | Y |  | 2018-01-11 13:04 | 2018-01-11 12:40 | 2018-01-11 16:30 | 2018-01-11 15:46 | 50 | 44 | 24 | 162 | 230
C41555 | SUP9DM | 11 | 2018-01-11 | A |  | 53 | 0 |  | 7 | [5 empty] | 1094 | 16 |  | 3 |  |  | 55 | 3 |  |  | 양호 | 양호 | 양호 | 양호 | 양호 | 미정 |  |  | Y |  | 2018-01-11 17:22 | 2018-01-11 17:05 | 2018-01-11 20:30 | 2018-01-11 20:12 | 35 | 18 | 17 | 169 | 205
C41559 | SUP9DM | 11 | 2018-01-11 | A |  | 54 | 0 |  | 8 | [5 empty] | 1078 | 17 |  | 4 | YES |  | 55 | 4 | YES |  | 양호 | 양호 | 양호 | 양호 | 양호 | 미정 |  |  | Y |  | 2018-01-11 21:45 | 2018-01-11 21:30 | 2018-01-12 00:55 | 2018-01-12 00:29 | 60 | 27 | 15 | 163 | 205
C41563 | SUP9DM | 11 | 2018-01-11 | C |  | 55 | 0 |  | 9 | [5 empty] | 1060 | 1 |  | 1 |  |  | 55 | 1 |  |  | 양호 | 양호 | 양호 | 양호 | 양호 | 미정 |  |  | Y |  | 2018-01-12 02:16 | 2018-01-12 01:50 | 2018-01-12 05:20 | 2018-01-12 04:49 | 55 | 31 | 26 | 153 | 210 | T/N,교체, 잔존:230mm
C41567 | AE1038M | 11 | 2018-01-12 | D |  | 56 | 0 |  | 10 | [5 empty] | 1062 | 2 |  | 2 |  |  | 55 | 2 |  |  | 양호 | 양호 | 양호 | 양호 | 양호 | 미정 |  |  | Y |  | 2018-01-12 07:38 | 2018-01-12 07:10 | 2018-01-12 10:40 | 2018-01-12 10:17 | 110 | 23 | 28 | 159 | 210
C41571 | AE1038M | 11 | 2018-01-12 | D |  | 57 | 0 |  | 11 |  |  | 남태희 |  |  | 1101 | 3 |  | 3 | YES |  | 55 | 3 | YES |  | 양호 | 양호 | 양호 | 양호 | 양호 | 미정 |  |  | Y |  | 2018-01-12 12:02 | 2018-01-12 11:45 | 2018-01-12 15:25 | 2018-01-12 14:48 | 65 | 37 | 17 | 167 | 220
C41575 | SF40CVM1 | 11 | 2018-01-12 | A |  | 58 | 0 |  | 12 |  |  |  | 남태희 |  | 1081 | 4 |  | 1 |  |  | 55 | 1 |  | O | 양호 | 양호 | 양호 | 양호 | 양호 | 미정 |  |  | Y |  | 2018-01-12 17:37 | 2018-01-12 17:25 | 2018-01-12 20:40 | 2018-01-12 20:11 | 120 | 29 | 12 | 154 | 195
C41579 | SF40CVM1 | 11 | 2018-01-12 | A |  | 59 | 0 |  | 13 | YES |  |  | 남태희 |  | 1077 | 5 |  | 2 |  |  | 55 | 2 |  |  | 양호 | 양호 | 양호 | 양호 | 양호 | 미정 |  |  | Y |  | 2018-01-12 21:56 | 2018-01-12 21:35 | 2018-01-13 01:05 | 2018-01-13 00:38 | 55 | 27 | 21 | 162 | 210
C41583 | SF40CVM1 | 11 | 2018-01-12 | C |  | 60 | 0 |  | 1 | [5 empty] | 1060 | 6 |  | 3 |  |  | 55 | 3 |  |  | 양호 | 양호 | 양호 | 양호 | 양호 | 미정 |  |  | Y |  | 2018-01-13 02:23 | 2018-01-13 02:05 | 2018-01-13 05:15 | 2018-01-13 05:06 | 60 | 9 | 18 | 163 | 190 | P/P교체, 171123-15-185, 잔존:180mm
C41587 | 20MNNIVS6M | 11 | 2018-01-13 | D |  | 61 | 0 |  | 2 | [5 empty] | 1062 | 7 |  | 4 | YES |  | 55 | 4 | YES |  | 양호 | 양호 | 양호 | 양호 | 양호 | 미정 |  |  | Y |  | 2018-01-13 07:39 | 2018-01-13 07:25 | 2018-01-13 11:05 | 2018-01-13 10:24 | 130 | 41 | 14 | 165 | 220
C41591 | SM20CB | 11 | 2018-01-13 | D |  | 62 | 0 |  | 3 |  |  | 남태희 |  |  | 1101 | 8 |  | 1 |  |  | 55 | 1 |  |  | 양호 | 양호 | 양호 | 양호 | 양호 | 미정 |  |  | Y |  | 2018-01-13 12:18 | 2018-01-13 12:05 | 2018-01-13 15:20 | 2018-01-13 15:03 | 60 | 17 | 13 | 165 | 195
C41595 | SM20CB | 11 | 2018-01-13 | B |  | 63 | 0 |  | 4 |  |  | 남문희 |  |  | 1094 | 9 |  | 2 |  |  | 55 | 2 |  |  | 양호 | 양호 | 양호 | 양호 | 양호 | 미정 |  |  | Y |  | 2018-01-13 16:28 | 2018-01-13 16:05 | 2018-01-13 19:30 | 2018-01-13 19:12 | 45 | 18 | 23 | 163 | 205
C41599 | SM20C | 11 | 2018-01-13 | B |  | 64 | 0 |  | 5 |  |  | 남문희 |  |  | 1082 | 10 |  | 3 | YES |  | 55 | 3 | YES |  | 양호 | 양호 | 양호 | 양호 | 양호 | 미정 |  |  | Y |  | 2018-01-13 20:39 | 2018-01-13 20:15 | 2018-01-13 23:50 | 2018-01-13 23:23 | 45 | 27 | 24 | 164 | 215
C41603 | SM45CB | 11 | 2018-01-13 | C |  | 65 | 0 |  | 6 | [5 empty] | 1060 | 11 |  | 1 |  |  | 55 | 1 |  | O | 양호 | 양호 | 양호 | 양호 | 양호 | 미정 |  |  | Y |  | 2018-01-14 00:59 | 2018-01-14 00:45 | 2018-01-14 04:20 | 2018-01-14 04:08 | 55 | 12 | 14 | 189 | 215
C41607 | SM45C | 11 | 2018-01-13 | C |  | 66 | 0 |  | 7 | [5 empty] | 1060 | 12 |  | 2 |  |  | 55 | 2 |  |  | 양호 | 양호 | 양호 | 양호 | 양호 | 미정 |  |  | Y |  | 2018-01-14 05:18 | 2018-01-14 05:00 | 2018-01-14 08:45 | 2018-01-14 08:26 | 40 | 19 | 18 | 189 | 225
C41611 | SNCM438VI | 11 | 2018-01-14 | D |  | 67 | 0 |  | 8 |  |  | 남태희 |  |  | 1101 | 13 |  | 3 |  |  | 55 | 3 |  |  | 양호 | 양호 | 양호 | 양호 | 양호 | 미정 |  |  | INGOT |  | 2018-01-14 09:41 | 2018-01-14 09:20 | 2018-01-14 12:25 | 2018-01-14 11:53 | 35 | 32 | 21 | 132 | 185
C41615 | XC48 | 11 | 2018-01-14 | D |  | 68 | 0 |  | 9 | YES | 150 | 남태희 |  |  | 1101 | 14 |  | 4 | YES |  | 55 | 4 | YES |  | 양호 | 양호 | 양호 | 양호 | 양호 | 미정 |  |  | Y |  | 2018-01-14 13:42 | 2018-01-14 13:30 | 2018-01-14 17:15 | 2018-01-14 17:00 | 65 | 15 | 12 | 198 | 225
C41619 | AE15B36D2 | 11 | 2018-01-14 | B |  | 69 | 0 |  | 1 |  |  | 남문희 |  |  | 1092 | 15 |  | 1 |  |  | 55 | 1 |  |  | 양호 | 양호 | 양호 | 양호 | 양호 | 미정 |  |  | N | 1 | 2018-01-14 18:10 | 2018-01-14 17:50 | 2018-01-14 21:20 | 2018-01-14 21:10 | 35 | 10 | 20 | 180 | 210 | PP 171122-09-198
C41623 | AE15B36D2 | 11 | 2018-01-14 | C |  | 70 | 0 |  | 2 |  |  | 남문희 |  |  | 1060 | 16 |  | 2 |  |  | 55 | 2 |  |  | 양호 | 양호 | 양호 | 양호 | 양호 | 미정 |  |  | Y |  | 2018-01-14 22:21 | 2018-01-14 22:15 | 2018-01-15 01:45 | 2018-01-15 01:29 | 55 | 16 | 6 | 187 | 210
C41627 | AE15B36D2 | 11 | 2018-01-14 | C |  | 71 | 0 |  | 3 | [5 empty] | 1060 | 17 |  | 3 |  |  | 55 | 3 |  |  | 양호 | 양호 | 양호 | 양호 | 양호 | 미정 |  |  | Y |  | 2018-01-15 02:30 | 2018-01-15 02:25 | 2018-01-15 05:45 | 2018-01-15 05:42 | 40 | 3 | 5 | 192 | 200
C41631 | AE15B36D2 | 11 | 2018-01-15 | A |  | 72 | 0 |  | 4 | [5 empty] | 1096 | 18 | YES | 4 | YES |  | 55 | 4 | YES |  | 양호 | 양호 | 양호 | 양호 | 양호 | 미정 |  |  | Y |  | 2018-01-15 06:36 | 2018-01-15 06:25 | 2018-01-15 10:15 | 2018-01-15 09:57 | 40 | 18 | 11 | 202 | 230
C41636 | SM10C | 11 | 2018-01-15 | A |  | 73 | 0 |  | 5 | [5 empty] | 1075 | 1 |  | 1 | NO |  | 55 | 1 | NO |  | 양호 | 양호 | 양호 | 양호 | 양호 | 미정 |  |  | Y |  | 2018-01-15 12:07 | 2018-01-15 11:50 | 2018-01-15 15:25 | 2018-01-15 15:15 | 95 | 10 | 17 | 189 | 215
C41640 | SM10C | 11 | 2018-01-15 | B |  | 74 | 0 |  | 6 |  |  | 남문희 |  |  | 1076 | 2 |  | 2 |  |  | 55 | 2 |  |  | 양호 | 양호 | 양호 | 양호 | 양호 | 미정 |  |  | Y |  | 2018-01-15 16:22 | 2018-01-15 16:10 | 2018-01-15 19:55 | 2018-01-15 19:44 | 45 | 11 | 12 | 202 | 225
C41644 | ATA105 | 11 | 2018-01-15 | B |  | 75 | 0 |  | 7 |  |  | 남문희 |  |  | 1065 | 3 |  | 3 |  |  | 55 | 3 |  |  | 양호 | 양호 | 양호 | 양호 | 양호 | 미정 |  |  | Y |  | 2018-01-15 21:02 | 2018-01-15 20:40 | 2018-01-16 00:15 | 2018-01-15 23:59 | 45 | 16 | 22 | 176 | 215
C41648 | ATA105M2 | 11 | 2018-01-15 | C |  | 76 | 0 |  | 8 | [5 empty] | 1060 | 4 |  | 1 |  |  | 55 | 1 |  | O | 양호 | 양호 | 양호 | 양호 | 양호 | 미정 |  |  | Y |  | 2018-01-16 01:08 | 2018-01-16 01:00 | 2018-01-16 04:20 | 2018-01-16 04:00 | 45 | 20 | 8 | 172 | 200
C41652 | ATA105M2 | 11 | 2018-01-15 | C |  | 77 | 0 |  | 9 | [5 empty] | 1060 | 5 |  | 2 |  |  | 55 | 2 |  |  | 양호 | 양호 | 양호 | 양호 | 양호 | 미정 |  |  | Y |  | 2018-01-16 05:26 | 2018-01-16 05:15 | 2018-01-16 08:10 | 2018-01-16 08:05 | 55 | 5 | 11 | 159 | 175
C41656 | AE15B34M | 11 | 2018-01-16 | A |  | 78 | 0 |  | 10 | YES |  |  |  |  | 1088 | 6 |  | 3 | YES |  | 55 | 3 | YES |  | 양호 | 양호 | 양호 | 양호 | 양호 | 미정 |  |  | Y |  | 2018-01-16 12:31 | 2018-01-16 12:12 | 2018-01-16 15:50 | 2018-01-16 15:41 | 242 | 9 | 19 | 190 | 218
C41660 | SM53C | 11 | 2018-01-16 | B |  | 79 | 0 |  | 1 |  |  | 남문희 |  |  | 1073 | 7 |  | 1 |  |  | 55 | 1 |  | O | 양호 | 양호 | 양호 | 양호 | 양호 | 미정 |  |  | Y |  | 2018-01-16 17:29 | 2018-01-16 17:15 | 2018-01-16 21:10 | 2018-01-16 21:05 | 85 | 5 | 14 | 216 | 235
C41664 | SM53C | 11 | 2018-01-16 | D |  | 80 | 0 |  | 2 |  |  | 남문희 |  |  | 1084 | 8 |  | 2 |  |  | 55 | 2 |  |  | 양호 | 양호 | 양호 | 양호 | 양호 | 미정 |  |  | Y |  | 2018-01-16 22:26 | 2018-01-16 22:05 | 2018-01-17 01:35 | 2018-01-17 01:27 | 55 | 8 | 21 | 181 | 210
C41668 | SM53CCF | 11 | 2018-01-16 | D |  | 81 | 0 |  | 3 |  |  | 남태희 |  |  | 1101 | 9 |  | 3 |  |  | 55 | 3 |  |  | 양호 | 양호 | 양호 | 양호 | 양호 | 미정 |  |  | Y |  | 2018-01-17 02:35 | 2018-01-17 02:20 | 2018-01-17 06:00 | 2018-01-17 05:46 | 45 | 14 | 15 | 191 | 220
C41672 | AE1050M2 | 11 | 2018-01-17 | A |  | 82 | 0 |  | 4 |  |  | 남태희 |  |  | 1095 | 10 |  | 4 | YES |  | 55 | 4 | YES |  | 양호 | 양호 | 양호 | 양호 | 양호 | 미정 |  |  | Y |  | 2018-01-17 07:06 | 2018-01-17 06:40 | 2018-01-17 10:10 | 2018-01-17 09:52 | 40 | 18 | 26 | 166 | 210
C41676 | AE1050M2 | 11 | 2018-01-17 | A |  | 83 | 0 |  | 5 |  |  |  | 남태희 |  | 1091 | 11 |  | 1 |  |  | 55 | 1 |  |  | 양호 | 양호 | 양호 | 양호 | 양호 | 미정 |  |  | Y |  | 2018-01-17 11:15 | 2018-01-17 10:55 | 2018-01-17 14:20 | 2018-01-17 14:08 | 45 | 12 | 20 | 173 | 205 | 81회 바다크랙 대보수처리
B43333 | SM45CS | 11 | 2018-01-27 | B | LADLE 대보수 첫회 | 1 | 0 |  | 1 |  |  | 우설식 | 윤석재 |  | 1085 | 1 |  | 1 |  |  | 55 | 1 |  | O | 양호 | 양호 | 양호 | 양호 | 양호 | 미정 |  |  | Y |  | 2018-01-27 22:39 | 2018-01-27 22:23 | 2018-01-28 02:00 | 2018-01-28 01:42 | 14883 | 18 | 16 | 182 | 217 | AR-11 | 8 | 2018-01-26 17:00 | 2018-01-27 01:00 | 480 | 872 | 30 | 5 | 2018-01-27 01:30 | 2018-01-27 22:23 | 1253 | 1085 | 275 | 252 | 252 | 16
B43337 | 46MNVS6 | 11 | 2018-01-27 | B |  | 2 | 0 |  | 2 | [5 empty] | 1083 | 2 |  | 2 |  |  | 55 | 2 |  |  | 양호 | 양호 | 양호 | 양호 | 양호 | 미정 |  |  | Y |  | 2018-01-28 02:57 | 2018-01-28 02:43 | 2018-01-28 06:08 | 2018-01-28 05:48 | 43 | 20 | 14 | 171 | 205 | AR-10
B43341 | SCM415 | 11 | 2018-01-28 | C |  | 3 | 0 |  | 3 |  |  | 최용선 |  |  | 1106 | 3 |  | 3 |  |  | 55 | 3 |  |  | 양호 | 양호 | 양호 | 양호 | 양호 | 미정 |  |  | Y |  | 2018-01-28 07:09 | 2018-01-28 07:00 | 2018-01-28 10:25 | 2018-01-28 10:11 | 52 | 14 | 9 | 182 | 205 | AR-10.4
B43345 | SCM415 | 11 | 2018-01-28 | C |  | 4 | 0 |  | 4 |  |  | 최용선 |  |  | 1098 | 4 |  | 4 | YES |  | 55 | 4 | YES |  | 양호 | 양호 | 양호 | 양호 | 양호 | 미정 |  |  | Y |  | 2018-01-28 11:20 | 2018-01-28 11:05 | 2018-01-28 14:35 | 2018-01-28 14:22 | 40 | 13 | 15 | 182 | 210 | AR-10.75
B43349 | SM45CB | 11 | 2018-01-28 | A |  | 5 | 0 |  | 5 |  |  | 강상완 |  |  | 1125 | 5 |  | 1 |  |  | 55 | 1 |  |  | 양호 | 양호 | 양호 | 양호 | 양호 | 미정 |  |  | Y |  | 2018-01-28 15:28 | 2018-01-28 15:10 | 2018-01-28 19:00 | 2018-01-28 18:54 | 35 | 6 | 18 | 206 | 230 | AR-10.70
A43367 | SCR420HB2 | 11 | 2018-01-28 | A |  | 6 | 0 |  | 6 |  |  | 강상완 |  |  | 1104 | 6 |  | 2 |  |  | 55 | 2 |  |  | 양호 | 양호 | 양호 | 양호 | 양호 | 미정 |  |  | Y |  | 2018-01-28 19:43 | 2018-01-28 19:30 | 2018-01-28 22:50 | 2018-01-28 22:33 | 30 | 17 | 13 | 170 | 200 | AR-9.8
A43371 | SCR420HB2 | 11 | 2018-01-28 | B |  | 7 | 0 |  | 7 |  |  | 윤석재 |  |  | 1080 | 7 |  | 3 |  |  | 55 | 3 |  |  | 양호 | 양호 | 양호 | 양호 | 양호 | 미정 |  |  | Y |  | 2018-01-28 23:48 | 2018-01-28 23:30 | 2018-01-29 03:03 | 2018-01-29 02:40 | 40 | 23 | 18 | 172 | 213 | AR-10.2
A43375 | STB2 | 11 | 2018-01-28 | B |  | 8 | 0 |  | 8 |  |  | 윤석재 |  |  | 1088 | 8 |  | 4 | YES |  | 55 | 4 | YES |  | 양호 | 양호 | 양호 | 양호 | 양호 | 미정 |  |  | Y |  | 2018-01-29 03:37 | 2018-01-29 03:22 | 2018-01-29 07:20 | 2018-01-29 07:07 | 19 | 13 | 15 | 210 | 238 | AR-9.8
A43379 | STB2 | 11 | 2018-01-29 | C |  | 9 | 0 |  | 9 |  |  | 윤호철 | 김웅철 |  | 1091 | 9 |  | 1 |  |  | 55 | 1 |  |  | 양호 | 양호 | 양호 | 양호 | 양호 | 미정 |  |  | Y |  | 2018-01-29 07:55 | 2018-01-29 07:40 | 2018-01-29 11:45 | 2018-01-29 11:32 | 20 | 13 | 15 | 217 | 245 | AR-10.55
A43383 | SP-STB2 | 11 | 2018-01-29 | C |  | 10 | 0 |  | 10 |  |  | 윤호철 | 김웅철 |  | 1092 | 10 |  | 2 |  |  | 55 | 2 |  |  | 양호 | 양호 | 양호 | 양호 | 양호 | 미정 |  |  | Y |  | 2018-01-29 13:48 | 2018-01-29 13:30 | 2018-01-29 17:45 | 2018-01-29 17:02 | 105 | 43 | 18 | 194 | 255 | AR-10.7
A43387 | SP-STB2 | 11 | 2018-01-29 | A |  | 11 | 0 |  | 11 |  |  |  | 강상완 |  | 1099 | 11 |  | 3 | YES |  | 55 | 3 | YES |  | 양호 | 양호 | 양호 | 양호 | 양호 | 미정 |  |  | Y |  | 2018-01-29 18:05 | 2018-01-29 17:50 | 2018-01-29 22:15 | 2018-01-29 21:35 | 5 | 40 | 15 | 210 | 265 | AR-10.45
A43392 | STB3D | 11 | 2018-01-29 | B |  | 12 | 0 |  | 12 |  |  | 윤석재 |  |  | 1083 | 12 |  | 1 |  |  | 55 | 1 |  | O | 양호 | 양호 | 양호 | 양호 | 양호 | 미정 |  |  | Y |  | 2018-01-29 23:27 | 2018-01-29 23:15 | 2018-01-30 02:56 | 2018-01-30 02:29 | 60 | 27 | 12 | 182 | 221 | AR-9.8
B43383 | SCM420HT | 11 | 2018-01-29 | B |  | 13 | 0 |  | 13 |  |  | 우설식 |  |  | 1097 | 13 |  | 2 |  |  | 55 | 2 |  |  | 양호 | 양호 | 양호 | 양호 | 양호 | 미정 |  |  | Y |  | 2018-01-30 03:14 | 2018-01-30 03:02 | 2018-01-30 06:58 | 2018-01-30 06:39 | 6 | 19 | 12 | 205 | 236 | AR-9.7
B43387 | SM45C | 11 | 2018-01-30 | D |  | 14 | 0 |  | 14 |  |  | 송의섭 |  |  | 1088 | 14 |  | 3 |  |  | 55 | 3 |  |  | 양호 | 양호 | 양호 | 양호 | 양호 | 미정 |  |  | Y |  | 2018-01-30 07:24 | 2018-01-30 07:15 | 2018-01-30 10:25 | 2018-01-30 10:13 | 17 | 12 | 9 | 168 | 190
A43403 | BP-SM45CRBK | 11 | 2018-01-30 | D |  | 15 | 0 |  | 15 | YES |  | 송의섭 |  |  | 1088 | 15 |  | 4 | YES |  | 55 | 4 | YES |  | 양호 | 양호 | 양호 | 양호 | 양호 | 미정 |  |  | Y |  | 2018-01-30 11:42 | 2018-01-30 11:30 | 2018-01-30 15:12 | 2018-01-30 14:30 | 65 | 42 | 12 | 168 | 222
A43407 | BP-SM45CRBK | 11 | 2018-01-30 | A |  | 16 | 0 | 외삽1 | 1 | [5 empty] | 1112 | 16 |  | 1 |  |  | 55 | 1 |  |  | 양호 | 양호 | 양호 | 양호 | 양호 | 미정 |  |  | Y |  | 2018-01-30 15:47 | 2018-01-30 15:30 | 2018-01-30 19:37 | 2018-01-30 18:59 | 18 | 38 | 17 | 192 | 247 | AR-10.8
A43411 | AE1043M | 11 | 2018-01-30 | A |  | 17 | 0 |  | 2 |  |  | 강상완 |  |  | 1130 | 17 |  | 2 |  |  | 55 | 2 |  |  | 양호 | 양호 | 양호 | 양호 | 양호 | 미정 |  |  | Y |  | 2018-01-30 20:18 | 2018-01-30 19:55 | 2018-01-31 00:05 | 2018-01-30 23:48 | 18 | 17 | 23 | 210 | 250 | AR-10.9
A43415 | AE1043M | 11 | 2018-01-30 | B |  | 18 | 0 |  | 3 |  |  | 강상완 |  |  | 1095 | 18 |  | 3 |  |  | 55 | 3 |  |  | 양호 | 양호 | 양호 | 양호 | 양호 | 미정 |  |  | Y |  | 2018-01-31 00:34 | 2018-01-31 00:16 | 2018-01-31 04:28 | 2018-01-31 04:01 | 11 | 27 | 18 | 207 | 252 | AR-10.6
A43420 | STB2 | 11 | 2018-01-30 | B |  | 19 | 0 |  | 4 |  |  | 강상완 | 윤석재 |  | 1083 | 19 | YES | 4 | YES |  | 55 | 4 | YES |  | 양호 | 양호 | 양호 | 양호 | 양호 | 미정 |  |  | Y |  | 2018-01-31 05:39 | 2018-01-31 05:30 | 2018-01-31 09:10 | 2018-01-31 08:55 | 62 | 15 | 9 | 196 | 220 | AR-10.4
A43425 | STB2 | 11 | 2018-01-31 | D |  | 20 | 0 |  | 5 |  |  | 장신일 |  |  | 1087 | 1 |  | 1 |  |  | 55 | 1 |  |  | 양호 | 양호 | 양호 | 양호 | 양호 | 미정 |  |  | Y |  | 2018-01-31 11:26 | 2018-01-31 11:05 | 2018-01-31 15:09 | 2018-01-31 14:27 | 115 | 42 | 21 | 182 | 244
A43429 | STB2 | 11 | 2018-01-31 | A |  | 21 | 0 |  | 6 |  |  | 장신일 |  |  | 1134 | 2 |  | 2 |  |  | 55 | 2 |  |  | 양호 | 양호 | 양호 | 양호 | 양호 | 미정 |  |  | Y |  | 2018-01-31 15:45 | 2018-01-31 15:25 | 2018-01-31 19:10 | 2018-01-31 18:51 | 16 | 19 | 20 | 186 | 225 | AR-9.9
A43433 | AE1055LS | 11 | 2018-01-31 | A |  | 22 | 0 |  | 7 |  |  | 장신일 |  |  | 1134 | 3 |  | 3 |  |  | 55 | 3 |  |  | 양호 | 양호 | 양호 | 양호 | 양호 | 미정 |  |  | Y |  | 2018-01-31 20:22 | 2018-01-31 19:52 | 2018-01-31 23:35 | 2018-01-31 23:22 | 42 | 13 | 30 | 180 | 223 | AR-9.7
A43437 | AE1055LS | 11 | 2018-01-31 | C |  | 23 | 0 |  | 8 |  |  | 윤호철 | 김웅철 |  | 1090 | 4 |  | 4 | YES |  | 55 | 4 | YES |  | 양호 | 양호 | 양호 | 양호 | 양호 | 미정 |  |  | Y |  | 2018-02-01 00:23 | 2018-02-01 00:10 | 2018-02-01 03:45 | 2018-02-01 03:30 | 35 | 15 | 13 | 187 | 215 | AR-10.6
C42015 | SUP9DM | 11 | 2018-01-31 | C |  | 24 | 0 |  | 9 |  |  | 윤호철 | 김웅철 |  | 1060 | 5 |  | 1 |  |  | 55 | 1 |  |  | 양호 | 양호 | 양호 | 양호 | 양호 | 미정 |  |  | Y |  | 2018-02-01 04:32 | 2018-02-01 04:20 | 2018-02-01 07:30 | 2018-02-01 07:20 | 35 | 10 | 12 | 168 | 190 | AR-10.7
B43429 | 34CRMO4 | 11 | 2018-02-02 | D |  | 25 | 0 |  | 10 |  |  | 송의섭 |  |  | 1087 | 6 |  | 2 |  |  | 55 | 2 |  |  | 양호 | 양호 | 양호 | 양호 | 양호 | 미정 |  |  | Y |  | 2018-02-02 09:38 | 2018-02-02 09:10 | 2018-02-02 13:15 | 2018-02-02 12:59 | 1540 | 16 | 28 | 201 | 245
A43472 | 28MN6 | 11 | 2018-02-02 | B |  | 26 | 0 |  | 11 | YES | 150 | 송의섭 |  |  | 1085 | 7 |  | 3 | YES |  | 55 | 3 | YES |  | 양호 | 양호 | 양호 | 양호 | 양호 | 미정 |  |  | Y |  | 2018-02-02 14:08 | 2018-02-02 13:45 | 2018-02-02 17:07 | 2018-02-02 16:45 | 30 | 22 | 23 | 157 | 202 | CN철피녹음
A43476 | 28MN6 | 11 | 2018-02-02 | B |  | 27 | 0 | 외삽2 | 1 |  |  | 윤석재 |  |  | 1085 | 8 |  | 1 |  |  | 55 | 1 |  | O | 양호 | 양호 | 양호 | 양호 | 양호 | 미정 |  |  | Y |  | 2018-02-02 17:51 | 2018-02-02 17:45 | 2018-02-02 21:00 | 2018-02-02 20:41 | 38 | 19 | 6 | 170 | 195 | AR-10.1
A43480 | AE15B38M | 11 | 2018-02-02 | C |  | 28 | 0 |  | 2 |  |  | 윤석재 |  |  | 1091 | 9 |  | 2 |  |  | 55 | 2 |  |  | 양호 | 양호 | 양호 | 양호 | 양호 | 미정 |  |  | Y |  | 2018-02-02 22:30 | 2018-02-02 21:58 | 2018-02-03 01:40 | 2018-02-03 01:30 | 58 | 10 | 32 | 180 | 222 | AR-9.9
A43484 | AE15B38M | 11 | 2018-02-02 | C |  | 29 | 0 |  | 3 |  |  | 윤호철 | 김웅철 |  | 1099 | 10 |  | 3 |  |  | 55 | 3 |  |  | 양호 | 양호 | 양호 | 양호 | 양호 | 미정 |  |  | Y |  | 2018-02-03 02:36 | 2018-02-03 02:08 | 2018-02-03 06:12 | 2018-02-03 05:50 | 28 | 22 | 28 | 194 | 244 | AR-10.9
A43488 | AE15B38M | 11 | 2018-02-03 | D |  | 30 | 0 |  | 4 |  |  | 장신일 |  |  | 1087 | 11 |  | 4 | YES |  | 55 | 4 | YES |  | 양호 | 양호 | 양호 | 양호 | 양호 | 미정 |  |  | Y |  | 2018-02-03 06:50 | 2018-02-03 06:40 | 2018-02-03 10:45 | 2018-02-03 10:07 | 28 | 38 | 10 | 197 | 245
C42064 | SM10C | 11 | 2018-02-03 | D |  | 31 | 0 |  | 5 |  |  | 남태희 |  |  | 1101 | 12 |  | 1 |  |  | 55 | 1 |  |  | 양호 | 양호 | 양호 | 양호 | 양호 | 미정 |  |  | Y |  | 2018-02-03 11:48 | 2018-02-03 11:30 | 2018-02-03 15:00 | 2018-02-03 14:47 | 45 | 13 | 18 | 179 | 210
C42068 | SM10C | 11 | 2018-02-03 | B |  | 32 | 0 |  | 6 |  |  | 남문희 |  |  | 1097 | 13 |  | 2 |  |  | 55 | 2 |  |  | 양호 | 양호 | 양호 | 양호 | 양호 | 미정 |  |  | Y |  | 2018-02-03 15:58 | 2018-02-03 15:50 | 2018-02-03 19:45 | 2018-02-03 19:24 | 50 | 21 | 8 | 206 | 235
C42072 | AE4145MA | 11 | 2018-02-03 | B |  | 33 | 0 |  | 7 |  |  | 남문희 |  |  | 1088 | 14 |  | 3 | YES |  | 55 | 3 | YES |  | 양호 | 양호 | 양호 | 양호 | 양호 | 미정 |  |  | INGOT |  | 2018-02-03 20:45 | 2018-02-03 20:35 | 2018-02-04 00:10 | 2018-02-03 23:06 | 50 | 64 | 10 | 141 | 215 | 플레이트 마모, 조괴 주입후 약12톤남아 C42075, 29호래들에 합탕함
C42076 | SCM420H2 | 11 | 2018-02-03 | C |  | 34 | 0 |  | 8 | [5 empty] | 1060 | 15 |  | 1 | NO |  | 55 | 1 | NO | O | 양호 | 양호 | 양호 | 양호 | 양호 | 미정 |  |  | Y |  | 2018-02-04 01:17 | 2018-02-04 01:00 | 2018-02-04 04:40 | 2018-02-04 04:14 | 50 | 26 | 17 | 177 | 220
C42080 | AE1050M2 | 11 | 2018-02-03 | C |  | 35 | 0 |  | 9 | [5 empty] | 1060 | 16 |  | 2 |  |  | 55 | 2 |  |  | 양호 | 양호 | 양호 | 양호 | 양호 | 미정 |  |  | Y |  | 2018-02-04 05:40 | 2018-02-04 05:30 | 2018-02-04 09:05 | 2018-02-04 08:53 | 50 | 12 | 10 | 193 | 215
C42084 | AE1050M2 | 11 | 2018-02-04 | A |  | 36 | 0 |  | 10 | [5 empty] | 1088 | 17 | YES | 3 | YES |  | 55 | 3 | YES |  | 양호 | 양호 | 양호 | 양호 | 양호 | 미정 |  |  | Y |  | 2018-02-04 10:06 | 2018-02-04 09:51 | 2018-02-04 14:00 | 2018-02-04 13:18 | 46 | 42 | 15 | 191 | 249
C42089 | SM20CB | 11 | 2018-02-04 | B |  | 37 | 0 |  | 11 |  |  | 남문희 |  |  | 1064 | 1 |  | 1 |  |  | 55 | 1 |  | O | 양호 | 양호 | 양호 | 양호 | 양호 | 미정 |  |  | Y |  | 2018-02-04 17:21 | 2018-02-04 16:50 | 2018-02-04 20:25 | 2018-02-04 19:59 | 170 | 26 | 31 | 158 | 215 | 상 부 교 체
C42093 | SM20CB | 11 | 2018-02-04 | B |  | 38 | 0 |  | 12 |  |  | 남문희 |  |  | 1072 | 2 |  | 2 |  |  | 55 | 2 |  |  | 양호 | 양호 | 양호 | 양호 | 양호 | 미정 |  |  | Y |  | 2018-02-04 21:29 | 2018-02-04 21:10 | 2018-02-05 00:30 | 2018-02-05 00:11 | 45 | 19 | 20 | 161 | 200
C42097 | SNCM438VI | 11 | 2018-02-04 | C |  | 39 | 0 |  | 13 | YES |  |  |  |  | 1060 | 3 |  | 3 |  |  | 55 | 3 |  |  | 양호 | 양호 | 양호 | 양호 | 양호 | 미정 |  |  | INGOT |  | 2018-02-05 01:38 | 2018-02-05 01:30 | 2018-02-05 04:40 | 2018-02-05 04:12 | 60 | 28 | 8 | 154 | 190
C42101 | SCR440B1 | 11 | 2018-02-05 | A |  | 40 | 0 | 외삽3 | 1 | [5 empty] | 1060 | 4 |  | 4 | YES |  | 55 | 4 | YES |  | 양호 | 양호 | 양호 | 양호 | 양호 | 미정 |  |  | Y |  | 2018-02-05 06:18 | 2018-02-05 06:10 | 2018-02-05 09:55 | 2018-02-05 09:39 | 90 | 16 | 8 | 201 | 225 | P/P교체, 171120-01-237, 잔존:270mm
C42105 | SNCM8 | 11 | 2018-02-05 | A |  | 41 | 0 |  | 2 | [5 empty] | 1079 | 5 |  | 1 |  |  | 55 | 1 |  |  | 양호 | 양호 | 양호 | 양호 | 양호 | 미정 |  |  | Y |  | 2018-02-05 10:30 | 2018-02-05 10:25 | 2018-02-05 14:20 | 2018-02-05 13:50 | 30 | 30 | 5 | 200 | 235
C42109 | SPS5DM | 11 | 2018-02-05 | B |  | 42 | 0 |  | 3 |  |  | 윤석재 |  |  | 1084 | 6 |  | 2 |  |  | 55 | 2 |  |  | 양호 | 양호 | 양호 | 양호 | 양호 | 미정 |  |  | Y |  | 2018-02-05 15:48 | 2018-02-05 15:30 | 2018-02-05 20:10 | 2018-02-05 19:49 | 70 | 21 | 18 | 241 | 280
C42113 | SCM440HF-JY | 11 | 2018-02-05 | B |  | 43 | 0 |  | 4 |  |  | 윤석재 |  |  | 1076 | 7 |  | 3 |  |  | 55 | 3 |  |  | 양호 | 양호 | 양호 | 양호 | 양호 | 미정 |  |  | Y |  | 2018-02-05 21:16 | 2018-02-05 21:10 | 2018-02-06 00:40 | 2018-02-06 00:36 | 60 | 4 | 6 | 200 | 210
C42117 | SCM440HF | 11 | 2018-02-05 | D |  | 44 | 0 |  | 5 |  |  | 남태희 |  |  | 1101 | 8 |  | 4 | YES |  | 55 | 4 | YES |  | 양호 | 양호 | 양호 | 양호 | 양호 | 미정 |  |  | Y |  | 2018-02-06 02:10 | 2018-02-06 01:50 | 2018-02-06 05:45 | 2018-02-06 05:14 | 70 | 31 | 20 | 184 | 235
C42121 | SCM440HF | 11 | 2018-02-06 | A |  | 45 | 0 |  | 6 |  |  |  | 남태희 |  | 1094 | 9 |  | 1 |  |  | 55 | 1 |  |  | 양호 | 양호 | 양호 | 양호 | 양호 | 미정 |  |  | Y |  | 2018-02-06 07:03 | 2018-02-06 06:50 | 2018-02-06 10:25 | 2018-02-06 09:50 | 65 | 35 | 13 | 167 | 215
C42125 | 42CRMOS4HM | 11 | 2018-02-06 | A |  | 46 | 0 |  | 7 |  |  | 남태희 |  |  | 1069 | 10 |  | 2 |  |  | 55 | 2 |  |  | 양호 | 양호 | 양호 | 양호 | 양호 | 미정 |  |  | Y |  | 2018-02-06 11:40 | 2018-02-06 11:30 | 2018-02-06 14:40 | 2018-02-06 14:28 | 65 | 12 | 10 | 169 | 190
C42128 | SM45CI | 11 | 2018-02-06 | B |  | 47 | 0 |  | 8 |  |  |  | 윤석재 |  | 1079 | 11 |  | 3 |  |  | 55 | 3 |  |  | 양호 | 양호 | 양호 | 양호 | 양호 | 미정 |  |  | INGOT |  | 2018-02-06 16:05 | 2018-02-06 16:55 | 2018-02-06 19:35 | 2018-02-06 19:00 | 135 | 35 | -50 | 175 | 160 | 2연주중단으로 조괴장으로 작업병경하여 래들교체함 20호>11호
C42132 | DCK45M2 | 11 | 2018-02-06 | D |  | 48 | 0 |  | 9 |  |  |  | 윤석재 |  | 1020 | 12 |  | 4 | YES |  | 55 | 4 | YES |  | 양호 | 양호 | 양호 | 양호 | 양호 | 미정 |  |  | Y |  | 2018-02-06 22:37 | 2018-02-06 22:20 | 2018-02-07 02:15 | 2018-02-07 01:49 | 165 | 26 | 17 | 192 | 235
C42136 | DCK45M2 | 11 | 2018-02-06 | D |  | 49 | 0 |  | 10 |  |  | 남태희 |  |  | 1101 | 13 |  | 1 |  |  | 55 | 1 |  |  | 양호 | 양호 | 양호 | 양호 | 양호 | 미정 |  |  | Y |  | 2018-02-07 03:29 | 2018-02-07 03:20 | 2018-02-07 07:00 | 2018-02-07 06:27 | 65 | 33 | 9 | 178 | 220
C42140 | DCK45M2 | 11 | 2018-02-07 | A |  | 50 | 0 | 외삽4 | 1 | [5 empty] | 1091 | 14 |  | 2 |  |  | 55 | 2 |  |  | 양호 | 양호 | 양호 | 양호 | 양호 | 미정 |  |  | Y |  | 2018-02-07 08:11 | 2018-02-07 07:50 | 2018-02-07 11:30 | 2018-02-07 11:03 | 50 | 27 | 21 | 172 | 220
C42144 | SM45CB | 11 | 2018-02-07 | A |  | 51 | 0 |  | 2 | [5 empty] | 1076 | 15 |  | 3 | YES |  | 55 | 3 | YES |  | 양호 | 양호 | 양호 | 양호 | 양호 | 미정 |  |  | Y |  | 2018-02-07 13:42 | 2018-02-07 13:20 | 2018-02-07 17:00 | 2018-02-07 16:23 | 110 | 37 | 22 | 161 | 220 | 철피녹음
C42148 | SM45C | 11 | 2018-02-07 | C |  | 52 | 0 |  | 3 | [5 empty] | 1060 | 16 |  | 1 |  |  | 55 | 1 |  | O | 양호 | 양호 | 양호 | 양호 | 양호 | 미정 |  |  | Y |  | 2018-02-07 18:06 | 2018-02-07 17:55 | 2018-02-07 21:15 | 2018-02-07 20:55 | 55 | 20 | 11 | 170 | 200
C42152 | SM45C | 11 | 2018-02-07 | D |  | 53 | 0 |  | 4 | [5 empty] | 1061 | 17 |  | 2 |  |  | 55 | 2 |  |  | 양호 | 양호 | 양호 | 양호 | 양호 | 미정 |  |  | Y |  | 2018-02-07 22:26 | 2018-02-07 22:05 | 2018-02-08 01:40 | 2018-02-08 01:19 | 50 | 21 | 22 | 172 | 215
C42156 | SM48C | 11 | 2018-02-07 | D |  | 54 | 0 |  | 5 |  |  | 남태희 |  |  | 1101 | 18 |  | 3 |  |  | 55 | 3 |  |  | 양호 | 양호 | 양호 | 양호 | 양호 | 미정 |  |  | Y |  | 2018-02-08 02:52 | 2018-02-08 02:25 | 2018-02-08 06:20 | 2018-02-08 05:49 | 45 | 31 | 27 | 177 | 235
B43562 | AE15B36D2 | 11 | 2018-02-08 | A |  | 55 | 0 |  | 6 |  |  |  | 장신일 |  | 1122 | 1 |  | 1 |  |  | 55 | 1 |  | O | 양호 | 양호 | 양호 | 양호 | 양호 | 미정 |  |  | N | 1 | 2018-02-08 08:48 | 2018-02-08 08:42 | 2018-02-08 12:35 | 2018-02-08 12:23 | 142 | 12 | 6 | 215 | 233
B43566 | AE15B36D2 | 11 | 2018-02-08 | A |  | 56 | 0 |  | 7 |  |  | 송의섭 |  |  | 1129 | 2 |  | 2 |  |  | 55 | 2 |  |  | 양호 | 양호 | 양호 | 양호 | 양호 | 미정 |  |  | Y |  | 2018-02-08 13:15 | 2018-02-08 13:02 | 2018-02-08 17:05 | 2018-02-08 16:44 | 27 | 21 | 13 | 210 | 243 | AR-9.65
B43571 | AE15B36D2 | 11 | 2018-02-08 | C |  | 57 | 0 |  | 8 |  |  | 최용선 |  |  | 1099 | 3 |  | 3 |  |  | 55 | 3 |  |  | 양호 | 양호 | 양호 | 양호 | 양호 | 미정 |  |  | Y |  | 2018-02-08 18:41 | 2018-02-08 18:28 | 2018-02-08 22:14 | 2018-02-08 22:05 | 83 | 9 | 13 | 204 | 226 | AR-9.85
B43576 | SM58CR | 11 | 2018-02-08 | D |  | 58 | 0 |  | 9 | YES |  | 송의섭 |  |  | 1088 | 4 |  | 4 | YES |  | 55 | 4 | YES |  | 양호 | 양호 | 양호 | 양호 | 양호 | 미정 |  |  | Y |  | 2018-02-09 00:04 | 2018-02-08 23:53 | 2018-02-09 03:25 | 2018-02-09 03:14 | 99 | 11 | 11 | 190 | 212
B43581 | AE1055LS | 11 | 2018-02-08 | D |  | 59 | 0 | 외삽5 | 1 |  |  | 송의섭 |  |  | 1087 | 5 |  | 1 |  |  | 55 | 1 |  |  | 양호 | 양호 | 양호 | 양호 | 양호 | 미정 |  |  | N | 1 | 2018-02-09 05:18 | 2018-02-09 05:12 | 2018-02-09 11:38 | 2018-02-09 11:03 | 107 | 35 | 6 | 344 | 386 | P/P180104-08 (232)
B43586 | AE4140M12 | 11 | 2018-02-09 | B |  | 60 | 0 |  | 2 |  |  |  | 우설식 |  | 1092 | 6 |  | 2 |  |  | 55 | 2 |  |  | 양호 | 양호 | 양호 | 양호 | 양호 | 미정 |  |  | Y |  | 2018-02-09 12:24 | 2018-02-09 11:48 | 2018-02-09 16:28 | 2018-02-09 16:11 | 10 | 17 | 36 | 227 | 280 | AR-10.45
B43590 | AE4140M12 | 11 | 2018-02-09 | C |  | 61 | 0 |  | 3 |  |  | 최용선 |  |  | 1088 | 7 |  | 3 |  |  | 55 | 3 |  |  | 양호 | 양호 | 양호 | 양호 | 양호 | 미정 |  |  | Y |  | 2018-02-09 18:17 | 2018-02-09 17:58 | 2018-02-09 22:40 | 2018-02-09 21:46 | 90 | 54 | 19 | 209 | 282 | AR-10.3
B43594 | SM45CB | 11 | 2018-02-09 | D |  | 62 | 0 |  | 4 |  |  | 송의섭 |  |  | 1086 | 8 |  | 4 | YES |  | 55 | 4 | YES |  | 양호 | 양호 | 양호 | 양호 | 양호 | 미정 |  |  | Y |  | 2018-02-09 23:17 | 2018-02-09 22:58 | 2018-02-10 02:23 | 2018-02-10 02:04 | 18 | 19 | 19 | 166 | 205
B43598 | SM45C | 11 | 2018-02-09 | D |  | 63 | 0 |  | 5 |  |  | 송의섭 |  |  | 1086 | 9 |  | 1 | YES |  | 55 | 1 | YES |  | 양호 | 양호 | 양호 | 양호 | 양호 | 미정 |  |  | Y |  | 2018-02-10 03:12 | 2018-02-10 03:03 | 2018-02-10 06:45 | 2018-02-10 06:23 | 40 | 22 | 9 | 190 | 222
B43602 | SMN443H2 | 11 | 2018-02-10 | B |  | 64 | 0 |  | 6 |  |  | 우설식 |  |  | 1085 | 10 |  | 1 |  |  | 55 | 1 |  | O | 양호 | 양호 | 양호 | 양호 | 양호 | 미정 |  |  | Y |  | 2018-02-10 07:21 | 2018-02-10 07:05 | 2018-02-10 11:05 | 2018-02-10 10:55 | 20 | 10 | 16 | 214 | 240 | AR-10.1
B43606 | SMN443H2 | 11 | 2018-02-10 | B |  | 65 | 0 |  | 7 |  |  | 우설식 |  |  | 1089 | 11 |  | 2 |  |  | 55 | 2 |  |  | 양호 | 양호 | 양호 | 양호 | 양호 | 미정 |  |  | Y |  | 2018-02-10 11:52 | 2018-02-10 11:40 | 2018-02-10 15:45 | 2018-02-10 15:15 | 35 | 30 | 12 | 203 | 245 | AR-10.45
B43611 | SNCM21 | 11 | 2018-02-10 | C |  | 66 | 0 |  | 8 | YES |  | 최용선 |  |  | 1088 | 12 |  | 3 | YES |  | 55 | 3 | YES |  | 양호 | 양호 | 양호 | 양호 | 양호 | 미정 |  |  | Y |  | 2018-02-10 18:04 | 2018-02-10 17:43 | 2018-02-10 21:15 | 2018-02-10 21:01 | 118 | 14 | 21 | 178 | 212 | AR-9.8
B43615 | SNCM21 | 11 | 2018-02-10 | A |  | 67 | 0 | 외삽6 | 1 |  |  | 최용선 |  |  | 1124 | 13 |  | 1 | YES |  | 55 | 1 | YES | O | 양호 | 양호 | 양호 | 양호 | 양호 | 미정 |  |  | Y |  | 2018-02-10 22:13 | 2018-02-10 22:05 | 2018-02-11 01:29 | 2018-02-11 01:09 | 50 | 20 | 8 | 176 | 204 | C/N 철피 녹음
B43619 | AE8620HT | 11 | 2018-02-10 | A |  | 68 | 0 |  | 2 |  |  | 강상완 | 김웅철 |  | 1126 | 14 |  | 1 |  |  | 55 | 1 |  | O | 양호 | 양호 | 양호 | 양호 | 양호 | 미정 |  |  | Y |  | 2018-02-11 02:16 | 2018-02-11 02:07 | 2018-02-11 05:27 | 2018-02-11 05:08 | 38 | 19 | 9 | 172 | 200 | AR-9.7
B43623 | KFMN443VS | 11 | 2018-02-11 | B |  | 69 | 0 |  | 3 |  |  | 강상완 | 김웅철 |  | 1087 | 15 |  | 2 | YES |  | 55 | 2 | YES |  | 양호 | 양호 | 양호 | 양호 | 양호 | 미정 |  |  | Y |  | 2018-02-11 06:34 | 2018-02-11 06:10 | 2018-02-11 09:45 | 2018-02-11 09:30 | 43 | 15 | 24 | 176 | 215 | AR-9.7 CN 파손 슬라그라인 9시방향 과침식
B43627 | KFMN443VS | 11 | 2018-02-11 | B |  | 70 | 0 |  | 4 |  |  |  | 우설식 |  | 1083 | 16 |  | 1 |  |  | 55 | 1 |  | O | 양호 | 양호 | 양호 | 양호 | 양호 | 미정 |  |  | Y |  | 2018-02-11 10:39 | 2018-02-11 10:20 | 2018-02-11 14:05 | 2018-02-11 13:29 | 35 | 36 | 19 | 170 | 225 | AR-10.35
B43631 | SCM440 | 11 | 2018-02-11 | C |  | 71 | 0 |  | 5 |  |  | 최용선 |  |  | 1103 | 17 |  | 2 |  |  | 55 | 2 |  |  | 양호 | 양호 | 양호 | 양호 | 양호 | 미정 |  |  | Y |  | 2018-02-11 14:48 | 2018-02-11 14:35 | 2018-02-11 18:25 | 2018-02-11 18:06 | 30 | 19 | 13 | 198 | 230 | AR-10.8
B43635 | SCM440HK | 11 | 2018-02-11 | C |  | 72 | 0 |  | 6 |  |  | 최용선 |  |  | 1096 | 18 |  | 3 |  |  | 55 | 3 |  |  | 양호 | 양호 | 양호 | 양호 | 양호 | 미정 |  |  | Y |  | 2018-02-11 19:01 | 2018-02-11 18:50 | 2018-02-11 22:33 | 2018-02-11 22:17 | 25 | 16 | 11 | 196 | 223 | AR-10.25
B43639 | SM45CB | 11 | 2018-02-11 | A |  | 73 | 0 |  | 7 |  |  | 강상완 |  |  | 1129 | 19 | YES | 4 | YES |  | 55 | 4 | YES |  | 양호 | 양호 | 양호 | 양호 | 양호 | 미정 |  |  | Y |  | 2018-02-11 23:24 | 2018-02-11 23:15 | 2018-02-12 03:20 | 2018-02-12 03:03 | 42 | 17 | 9 | 219 | 245 | AR-9.8 W/B 9시방향 과침식으로 대보수처리
B43915 | SM45C | 11 | 2018-02-27 | D | LADLE 대보수 첫회 | 1 | 0 |  | 1 |  |  | 최용선 |  |  | 1098 | 1 |  | 1 |  |  | 55 | 1 |  |  | 양호 | 양호 | 양호 | 양호 | 양호 | 미정 |  |  | Y |  | 2018-02-27 09:54 | 2018-02-27 09:43 | 2018-02-27 13:40 | 2018-02-27 13:18 | 21983 | 22 | 11 | 205 | 237 | P/P 170923-05-211 | 8 | 2018-02-26 19:10 | 2018-02-27 02:20 | 430 | 844 | 30 | 4 | 2018-02-27 02:50 | 2018-02-27 09:38 | 408 | 1098 | 175 | 334 | 347 | 16
B43919 | SM45C | 11 | 2018-02-27 | B |  | 2 | 0 |  | 2 |  |  | 우설식 |  |  | 1085 | 2 |  | 2 | YES |  | 55 | 2 | YES |  | 양호 | 양호 | 양호 | 양호 | 양호 | 미정 |  |  | Y |  | 2018-02-27 14:14 | 2018-02-27 13:58 | 2018-02-27 17:58 | 2018-02-27 17:38 | 18 | 20 | 16 | 205 | 240 | AR-10.5 CN철피 버러짐
B43923 | SM45C | 11 | 2018-02-27 | B |  | 3 | 0 |  | 3 |  |  |  | 우설식 |  | 1081 | 3 |  | 1 |  |  | 55 | 1 |  | O | 양호 | 양호 | 양호 | 양호 | 양호 | 미정 |  |  | Y |  | 2018-02-27 18:34 | 2018-02-27 18:23 | 2018-02-27 22:25 | 2018-02-27 22:10 | 25 | 15 | 11 | 216 | 242 | AR-10
B43927 | SM45C | 11 | 2018-02-27 | C |  | 4 | 0 |  | 4 |  |  | 최용선 |  |  | 1087 | 4 |  | 2 |  |  | 55 | 2 |  |  | 양호 | 양호 | 양호 | 양호 | 양호 | 미정 |  |  | Y |  | 2018-02-27 23:21 | 2018-02-27 22:51 | 2018-02-28 02:40 | 2018-02-28 02:27 | 26 | 13 | 30 | 186 | 229 | AR-10.5
B43931 | SM45C | 11 | 2018-02-27 | C |  | 5 | 0 |  | 5 |  |  |  | 최용선 |  | 1085 | 5 |  | 3 | YES |  | 55 | 3 | YES |  | 양호 | 양호 | 양호 | 양호 | 양호 | 미정 |  |  | Y |  | 2018-02-28 03:46 | 2018-02-28 03:30 | 2018-02-28 07:12 | 2018-02-28 06:34 | 50 | 38 | 16 | 167 | 222 | AR-10.45 C/N 철피찢어짐
B43935 | AE4130M6 | 11 | 2018-02-28 | A |  | 6 | 0 |  | 6 | [5 empty] | 1147 | 6 |  | 1 |  |  | 55 | 1 |  | O | 양호 | 양호 | 양호 | 양호 | 양호 | 미정 |  |  | Y |  | 2018-02-28 08:21 | 2018-02-28 08:03 | 2018-02-28 11:38 | 2018-02-28 11:11 | 51 | 27 | 18 | 170 | 215 | AR-9.9
B43939 | AE4130M6 | 11 | 2018-02-28 | A |  | 7 | 0 |  | 7 | [5 empty] | 1138 | 7 |  | 2 |  |  | 55 | 2 |  |  | 양호 | 양호 | 양호 | 양호 | 양호 | 미정 |  |  | Y |  | 2018-02-28 12:34 | 2018-02-28 12:16 | 2018-02-28 16:12 | 2018-02-28 15:43 | 38 | 29 | 18 | 189 | 236 | AR-10.25
B43943 | AE4130M6 | 11 | 2018-02-28 | B |  | 8 | 0 |  | 8 |  |  | 우설식 |  |  | 1079 | 8 |  | 3 |  |  | 55 | 3 |  |  | 양호 | 양호 | 양호 | 양호 | 양호 | 미정 |  |  | Y |  | 2018-02-28 17:01 | 2018-02-28 16:35 | 2018-02-28 20:25 | 2018-02-28 20:08 | 23 | 17 | 26 | 187 | 230 | AR-10
B43947 | AE4130M6 | 11 | 2018-02-28 | B |  | 9 | 0 |  | 9 |  |  |  | 우설식 |  | 1085 | 9 |  | 4 | YES |  | 55 | 4 | YES |  | 양호 | 양호 | 양호 | 양호 | 양호 | 미정 |  |  | Y |  | 2018-02-28 21:19 | 2018-02-28 20:55 | 2018-03-01 01:10 | 2018-03-01 00:58 | 30 | 12 | 24 | 219 | 255 | AR-10.15
A43968 | STB2 | 11 | 2018-02-28 | C |  | 10 | 0 |  | 10 |  |  | 김웅철 |  |  | 1093 | 10 |  | 1 |  |  | 55 | 1 |  |  | 양호 | 양호 | 양호 | 양호 | 양호 | 미정 |  |  | Y |  | 2018-03-01 01:52 | 2018-03-01 01:30 | 2018-03-01 05:03 | 2018-03-01 04:45 | 20 | 18 | 22 | 173 | 213 | AR-9.55
A43972 | STB2 | 11 | 2018-02-28 | C |  | 11 | 0 |  | 11 |  |  | 최용선 |  |  | 1089 | 11 |  | 2 |  |  | 55 | 2 |  |  | 양호 | 양호 | 양호 | 양호 | 양호 | 미정 |  |  | Y |  | 2018-03-01 05:58 | 2018-03-01 05:38 | 2018-03-01 09:57 | 2018-03-01 09:06 | 35 | 51 | 20 | 188 | 259 | AR-9.1
A43976 | AE15B38M | 11 | 2018-03-01 | A |  | 12 | 0 |  | 12 | [5 empty] | 1106 | 12 |  | 3 |  |  | 55 | 3 |  |  | 양호 | 양호 | 양호 | 양호 | 양호 | 미정 |  |  | Y |  | 2018-03-01 10:14 | 2018-03-01 10:03 | 2018-03-01 14:10 | 2018-03-01 13:57 | 6 | 13 | 11 | 223 | 247 | AR-10.3
A43980 | AE15B38M | 11 | 2018-03-01 | B |  | 13 | 0 |  | 13 | YES | 150 | 윤석재 |  |  | 1085 | 13 |  | 1 | YES |  | 55 | 1 | YES | O | 양호 | 양호 | 양호 | 양호 | 양호 | 미정 |  |  | Y |  | 2018-03-01 14:38 | 2018-03-01 14:25 | 2018-03-01 18:36 | 2018-03-01 18:23 | 15 | 13 | 13 | 224 | 251 | AR-9.8
B43966 | AE4130M6 | 11 | 2018-03-01 | B |  | 14 | 0 | 외삽1 | 1 | [5 empty] | 1092 | 14 |  | 1 |  |  | 55 | 1 |  | O | 양호 | 양호 | 양호 | 양호 | 양호 | 미정 |  |  | Y |  | 2018-03-01 18:51 | 2018-03-01 18:45 | 2018-03-01 22:32 | 2018-03-01 22:19 | 9 | 13 | 6 | 208 | 227 | AR-10.5
A43987 | AE15B38M | 11 | 2018-03-01 | D |  | 15 | 0 |  | 2 |  |  | 송의섭 |  |  | 1086 | 15 |  | 2 |  |  | 55 | 2 |  |  | 양호 | 양호 | 양호 | 양호 | 양호 | 미정 |  |  | Y |  | 2018-03-01 23:08 | 2018-03-01 22:48 | 2018-03-02 02:13 | 2018-03-02 02:00 | 16 | 13 | 20 | 172 | 205
A43991 | BP-SCM415HS | 11 | 2018-03-01 | D |  | 16 | 0 |  | 3 |  |  | 장신일 |  |  | 1086 | 16 |  | 3 | YES |  | 55 | 3 | YES |  | 양호 | 양호 | 양호 | 양호 | 양호 | 미정 |  |  | Y |  | 2018-03-02 03:15 | 2018-03-02 03:07 | 2018-03-02 06:48 | 2018-03-02 06:22 | 54 | 26 | 8 | 187 | 221 | C/N 철피 일어남
A43995 | BP-SCM415HS | 11 | 2018-03-02 | A |  | 17 | 0 |  | 4 |  |  | 강상완 |  |  | 1133 | 17 |  | 1 |  |  | 55 | 1 |  | O | 양호 | 양호 | 양호 | 양호 | 양호 | 미정 |  |  | Y |  | 2018-03-02 07:22 | 2018-03-02 07:00 | 2018-03-02 10:25 | 2018-03-02 10:04 | 12 | 21 | 22 | 162 | 205 | AR-10.6
A43999 | STB2 | 11 | 2018-03-02 | A |  | 18 | 0 |  | 5 |  |  | 강상완 |  |  | 1144 | 18 |  | 2 |  |  | 55 | 2 |  |  | 양호 | 양호 | 양호 | 양호 | 양호 | 미정 |  |  | Y |  | 2018-03-02 11:16 | 2018-03-02 11:00 | 2018-03-02 14:50 | 2018-03-02 14:30 | 35 | 20 | 16 | 194 | 230 | AR-9.6 12단 전체확인!
A44003 | STB2 | 11 | 2018-03-02 | B |  | 19 | 0 |  | 6 |  |  |  | 윤석재 |  | 1086 | 19 |  | 3 |  |  | 55 | 3 |  |  | 양호 | 양호 | 양호 | 양호 | 양호 | 미정 |  |  | Y |  | 2018-03-02 15:54 | 2018-03-02 15:20 | 2018-03-02 19:09 | 2018-03-02 18:50 | 30 | 19 | 34 | 177 | 229 | AR-10.25
A44007 | STB2 | 11 | 2018-03-02 | B |  | 20 | 0 |  | 7 |  |  |  | 윤석재 |  | 1089 | 20 | YES | 4 | YES |  | 55 | 4 | YES |  | 양호 | 양호 | 양호 | 양호 | 양호 | 미정 |  |  | Y |  | 2018-03-02 20:19 | 2018-03-02 19:53 | 2018-03-02 23:23 | 2018-03-02 23:10 | 44 | 13 | 26 | 171 | 210 | AR-10.6
A44011 | STB2 | 11 | 2018-03-02 | D |  | 21 | 0 |  | 8 |  |  | 장신일 |  |  | 1087 | 1 |  | 1 |  |  | 55 | 1 |  |  | 양호 | 양호 | 양호 | 양호 | 양호 | 미정 |  |  | Y |  | 2018-03-03 00:33 | 2018-03-03 00:20 | 2018-03-03 04:13 | 2018-03-03 03:36 | 57 | 37 | 13 | 183 | 233
B43996 | SMN440 | 11 | 2018-03-02 | D |  | 22 | 0 |  | 9 |  |  | 장신일 |  |  | 1089 | 2 |  | 2 |  |  | 55 | 2 |  |  | 양호 | 양호 | 양호 | 양호 | 양호 | 미정 |  |  | Y |  | 2018-03-03 04:42 | 2018-03-03 04:23 | 2018-03-03 07:58 | 2018-03-03 07:46 | 10 | 12 | 19 | 184 | 215
B44000 | SMN440 | 11 | 2018-03-03 | A |  | 23 | 0 |  | 10 |  |  | 강상완 |  |  | 1132 | 3 |  | 3 |  |  | 55 | 3 |  |  | 양호 | 양호 | 양호 | 양호 | 양호 | 미정 |  |  | Y |  | 2018-03-03 08:53 | 2018-03-03 08:42 | 2018-03-03 12:20 | 2018-03-03 11:58 | 44 | 22 | 11 | 184 | 218 | AR-9.9
B44004 | FPA-20NICRMOHM2 | 11 | 2018-03-03 | A |  | 24 | 0 |  | 11 | YES |  |  |  |  | 1137 | 4 |  | 4 | YES |  | 55 | 4 | YES |  | 양호 | 양호 | 양호 | 양호 | 양호 | 미정 |  |  | Y |  | 2018-03-03 13:16 | 2018-03-03 13:05 | 2018-03-03 17:00 | 2018-03-03 16:42 | 45 | 18 | 11 | 206 | 235 | AR-9.9 연주클로깅 5T남아내려와서 B44007에 이월함
B44007 | SNCM438VI | 11 | 2018-03-03 | C |  | 25 | 0 | 외삽2 | 1 |  |  |  | 김웅철 |  | 1098 | 5 |  | 1 | YES |  | 55 | 1 | YES |  | 양호 | 양호 | 양호 | 양호 | 양호 | 미정 |  |  | INGOT |  | 2018-03-03 16:39 | 2018-03-03 18:15 | 2018-03-03 21:55 | 2018-03-03 21:30 | 75 | 25 | -96 | 291 | 220 | P/P 171207-09 [192] 연주중단으로 래들교체함. 오버풀러CN교체
B44010 | FPA-20NICRMOHM2 | 11 | 2018-03-03 | D |  | 26 | 0 |  | 2 |  |  | 송의섭 |  |  | 1088 | 6 |  | 1 |  |  | 55 | 1 |  | O | 양호 | 양호 | 양호 | 양호 | 양호 | 미정 |  |  | Y |  | 2018-03-03 23:24 | 2018-03-03 23:20 | 2018-03-04 03:00 | 2018-03-04 02:48 | 85 | 12 | 4 | 203 | 220
B44014 | FPA-20NICRMOHM2 | 11 | 2018-03-03 | D |  | 27 | 0 |  | 3 |  |  | 송의섭 |  |  | 1086 | 7 |  | 2 |  |  | 55 | 2 |  |  | 양호 | 양호 | 양호 | 양호 | 양호 | 미정 |  |  | N | 2 | 2018-03-04 03:38 | 2018-03-04 03:30 | 2018-03-04 07:22 | 2018-03-04 07:11 | 30 | 11 | 8 | 212 | 232
B44018 | SM48CM1 | 11 | 2018-03-04 | A |  | 28 | 0 |  | 4 |  |  | 장신일 |  |  | 1148 | 8 |  | 3 |  |  | 55 | 3 |  |  | 양호 | 양호 | 양호 | 양호 | 양호 | 미정 |  |  | Y |  | 2018-03-04 08:26 | 2018-03-04 07:57 | 2018-03-04 12:17 | 2018-03-04 11:56 | 35 | 21 | 29 | 211 | 260 | AR-9.4
B44022 | KSG4120H | 11 | 2018-03-04 | A |  | 29 | 0 |  | 5 |  |  | 강상완 |  |  | 1132 | 9 |  | 4 | YES |  | 55 | 4 | YES |  | 양호 | 양호 | 양호 | 양호 | 양호 | 미정 |  |  | N | 5 | 2018-03-04 12:47 | 2018-03-04 12:33 | 2018-03-04 16:25 | 2018-03-04 16:08 | 16 | 17 | 14 | 201 | 232 | AR-10.7
B44026 | AE8617HG | 11 | 2018-03-04 | C |  | 30 | 0 |  | 6 |  |  | 최용선 | 김웅철 |  | 1084 | 10 |  | 1 |  |  | 55 | 1 |  |  | 양호 | 양호 | 양호 | 양호 | 양호 | 미정 |  |  | Y |  | 2018-03-04 17:14 | 2018-03-04 16:58 | 2018-03-04 20:55 | 2018-03-04 20:35 | 33 | 20 | 16 | 201 | 237 | AR-10.7
B44030 | AE8617HS | 11 | 2018-03-04 | C |  | 31 | 0 |  | 7 | YES |  | 최용선 |  |  | 1102 | 11 |  | 2 |  |  | 55 | 2 |  |  | 양호 | 양호 | 양호 | 양호 | 양호 | 미정 |  |  | Y |  | 2018-03-04 21:19 | 2018-03-04 21:05 | 2018-03-05 00:45 | 2018-03-05 00:30 | 10 | 15 | 14 | 191 | 220 | AR-10.7
B44034 | AE8617HS | 11 | 2018-03-04 | D |  | 32 | 0 | 외삽3 | 1 |  |  | 송의섭 |  |  | 1086 | 12 |  | 3 | YES |  | 55 | 3 | YES |  | 양호 | 양호 | 양호 | 양호 | 양호 | 미정 |  |  | N | 1 | 2018-03-05 01:51 | 2018-03-05 01:42 | 2018-03-05 05:18 | 2018-03-05 05:06 | 57 | 12 | 9 | 196 | 216
B44038 | AE15B35C | 11 | 2018-03-05 | D |  | 33 | 0 |  | 2 |  |  | 송의섭 |  |  | 1083 | 13 |  | 1 |  |  | 55 | 1 |  | O | 양호 | 양호 | 양호 | 양호 | 양호 | 미정 |  |  | Y |  | 2018-03-05 06:12 | 2018-03-05 05:55 | 2018-03-05 09:55 | 2018-03-05 09:31 | 37 | 24 | 17 | 200 | 240
B44042 | AE15B35C | 11 | 2018-03-05 | B |  | 34 | 0 |  | 3 |  |  |  | 우설식 |  | 1084 | 14 |  | 2 |  |  | 55 | 2 |  |  | 양호 | 양호 | 양호 | 양호 | 양호 | 미정 |  |  | Y |  | 2018-03-05 10:15 | 2018-03-05 10:05 | 2018-03-05 14:15 | 2018-03-05 13:43 | 10 | 32 | 10 | 207 | 250
B44046 | SCM440 | 11 | 2018-03-05 | C |  | 35 | 0 |  | 4 |  |  | 최용선 |  |  | 1088 | 15 |  | 3 | YES |  | 55 | 3 | YES |  | 양호 | 양호 | 양호 | 양호 | 양호 | 미정 |  |  | Y |  | 2018-03-05 14:45 | 2018-03-05 14:30 | 2018-03-05 18:40 | 2018-03-05 18:20 | 15 | 20 | 15 | 216 | 250 | AR-10.5
B44050 | AE4140Q | 11 | 2018-03-05 | C |  | 36 | 0 |  | 5 |  |  | 최용선 |  |  | 1096 | 16 |  | 1 |  |  | 55 | 1 |  | O | 양호 | 양호 | 양호 | 양호 | 양호 | 미정 |  |  | Y |  | 2018-03-05 19:23 | 2018-03-05 19:15 | 2018-03-05 22:47 | 2018-03-05 22:36 | 35 | 11 | 8 | 193 | 212 | AR-10.55
B44054 | 20MNCRS5HM | 11 | 2018-03-05 | D |  | 37 | 0 |  | 6 |  |  | 송의섭 |  |  | 1089 | 17 |  | 2 |  |  | 55 | 2 |  |  | 양호 | 양호 | 양호 | 양호 | 양호 | 미정 |  |  | Y |  | 2018-03-05 23:54 | 2018-03-05 23:36 | 2018-03-06 03:20 | 2018-03-06 03:09 | 49 | 11 | 18 | 195 | 224
B44058 | 20MNCRS5HM | 11 | 2018-03-05 | D |  | 38 | 0 |  | 7 |  |  | 송의섭 |  |  | 1089 | 18 | YES | 3 | YES |  | 55 | 3 | YES |  | 양호 | 양호 | 양호 | 양호 | 양호 | 미정 |  |  | Y |  | 2018-03-06 04:00 | 2018-03-06 03:50 | 2018-03-06 07:38 | 2018-03-06 07:09 | 30 | 29 | 10 | 189 | 228
A44091 | AE1055LS | 11 | 2018-03-06 | C |  | 39 | 0 |  | 8 |  |  |  | 우설식 |  | 1060 | 1 |  | 1 |  |  | 55 | 1 |  | O | 양호 | 양호 | 양호 | 양호 | 양호 | 미정 |  |  | Y |  | 2018-03-06 15:58 | 2018-03-06 15:30 | 2018-03-06 19:18 | 2018-03-06 19:01 | 472 | 17 | 28 | 183 | 228
A44095 | AE1055LS | 11 | 2018-03-06 | C |  | 40 | 0 |  | 9 |  |  | 윤호철 | 김웅철 |  | 1087 | 2 |  | 2 |  |  | 55 | 2 |  |  | 양호 | 양호 | 양호 | 양호 | 양호 | 미정 |  |  | Y |  | 2018-03-06 20:11 | 2018-03-06 19:48 | 2018-03-06 23:32 | 2018-03-06 23:15 | 30 | 17 | 23 | 184 | 224 | AR-10.6
A44099 | AE1055LS | 11 | 2018-03-06 | A |  | 41 | 0 |  | 10 | YES | 150 |  | 강상완 |  | 1134 | 3 |  | 3 |  |  | 55 | 3 |  |  | 양호 | 양호 | 양호 | 양호 | 양호 | 미정 |  |  | Y |  | 2018-03-07 00:28 | 2018-03-07 00:18 | 2018-03-07 03:55 | 2018-03-07 03:23 | 46 | 32 | 10 | 174 | 217 | AR-10.35
A44103 | AE1055LS | 11 | 2018-03-06 | A |  | 42 | 0 | 외삽4 | 1 | [5 empty] | 1120 | 4 |  | 4 | YES |  | 55 | 4 | YES |  | 양호 | 양호 | 양호 | 양호 | 양호 | 미정 |  |  | Y |  | 2018-03-07 04:31 | 2018-03-07 04:24 | 2018-03-07 07:55 | 2018-03-07 07:38 | 29 | 17 | 7 | 187 | 211 | P/P 180105-01(216)
B44085 | SM45CB | 11 | 2018-03-07 | B |  | 43 | 0 |  | 2 |  |  | 우설식 | 윤석재 |  | 1077 | 5 |  | 1 |  |  | 55 | 1 |  | O | 양호 | 양호 | 양호 | 양호 | 양호 | 미정 |  |  | Y |  | 2018-03-07 09:02 | 2018-03-07 08:30 | 2018-03-07 12:35 | 2018-03-07 12:02 | 35 | 33 | 32 | 180 | 245 | AR-10
B44089 | KFMN438V | 11 | 2018-03-07 | B |  | 44 | 0 |  | 3 |  |  |  | 우설식 |  | 1086 | 6 |  | 2 |  |  | 55 | 2 |  |  | 양호 | 양호 | 양호 | 양호 | 양호 | 미정 |  |  | Y |  | 2018-03-07 13:32 | 2018-03-07 13:25 | 2018-03-07 16:35 | 2018-03-07 16:18 | 50 | 17 | 7 | 165 | 190 | AR-10.15
B44092 | KFMN438V | 11 | 2018-03-07 | C |  | 45 | 0 |  | 4 |  |  | 강상완 | 윤호철 |  | 1091 | 7 |  | 3 |  |  | 55 | 3 |  |  | 양호 | 양호 | 양호 | 양호 | 양호 | 미정 |  |  | Y |  | 2018-03-07 17:30 | 2018-03-07 17:13 | 2018-03-07 21:00 | 2018-03-07 20:41 | 38 | 19 | 17 | 191 | 227 | AR-10.2
B44096 | SM45CS | 11 | 2018-03-07 | C |  | 46 | 0 |  | 5 |  |  | 윤호철 | 김웅철 |  | 1119 | 8 |  | 4 | YES |  | 55 | 4 | YES |  | 양호 | 양호 | 양호 | 양호 | 양호 | 미정 |  |  | Y |  | 2018-03-07 21:54 | 2018-03-07 21:45 | 2018-03-08 01:43 | 2018-03-08 00:59 | 45 | 44 | 9 | 185 | 238 | AR-10.6
B44100 | AE51B35MK | 11 | 2018-03-07 | A |  | 47 | 0 |  | 6 | [5 empty] | 1107 | 9 |  | 1 |  |  | 55 | 1 |  |  | 양호 | 양호 | 양호 | 양호 | 양호 | 미정 |  |  | Y |  | 2018-03-08 02:23 | 2018-03-08 02:12 | 2018-03-08 06:20 | 2018-03-08 06:08 | 29 | 12 | 11 | 226 | 248 | AR-10.7
A44137 | 42CRMO4MS | 11 | 2018-03-08 | D |  | 48 | 0 |  | 7 |  |  | 장신일 |  |  | 1086 | 10 |  | 2 |  |  | 55 | 2 |  |  | 양호 | 양호 | 양호 | 양호 | 양호 | 미정 |  |  | Y |  | 2018-03-08 17:29 | 2018-03-08 17:05 | 2018-03-08 20:35 | 2018-03-08 20:14 | 645 | 21 | 24 | 166 | 210
A44141 | 42CRMO4MS2 | 11 | 2018-03-08 | A |  | 49 | 0 |  | 8 |  |  | 장신일 |  |  | 1080 | 11 |  | 3 |  |  | 55 | 3 |  |  | 양호 | 양호 | 양호 | 양호 | 양호 | 미정 |  |  | Y |  | 2018-03-08 21:44 | 2018-03-08 21:27 | 2018-03-09 01:06 | 2018-03-09 00:47 | 52 | 19 | 17 | 183 | 219
A44145 | KSG4120H | 11 | 2018-03-08 | A |  | 50 | 0 |  | 9 |  |  |  | 강상완 |  | 1128 | 12 |  | 4 | YES |  | 55 | 4 | YES |  | 양호 | 양호 | 양호 | 양호 | 양호 | 미정 |  |  | Y |  | 2018-03-09 02:23 | 2018-03-09 01:53 | 2018-03-09 06:00 | 2018-03-09 04:58 | 47 | 62 | 30 | 156 | 247 | AR-9.5
A44149 | STB3D | 11 | 2018-03-09 | B |  | 51 | 0 |  | 10 | YES | 150 | 윤석재 |  |  | 1083 | 13 |  | 1 |  |  | 55 | 1 |  |  | 양호 | 양호 | 양호 | 양호 | 양호 | 미정 |  |  | Y |  | 2018-03-09 07:07 | 2018-03-09 07:00 | 2018-03-09 10:52 | 2018-03-09 10:34 | 60 | 18 | 7 | 208 | 232 | AR-10.45
A44153 | STB3D | 11 | 2018-03-09 | B |  | 52 | 0 | 외삽5 | 1 |  |  | 윤석재 |  |  | 1080 | 14 |  | 2 |  |  | 55 | 2 |  |  | 양호 | 양호 | 양호 | 양호 | 양호 | 미정 |  |  | Y |  | 2018-03-09 11:50 | 2018-03-09 11:30 | 2018-03-09 15:15 | 2018-03-09 14:48 | 38 | 27 | 20 | 178 | 225 | P/P 180112-03 (214)
A44157 | STB3D | 11 | 2018-03-09 | D |  | 53 | 0 |  | 2 |  |  | 장신일 |  |  | 1089 | 15 |  | 3 |  |  | 55 | 3 |  |  | 양호 | 양호 | 양호 | 양호 | 양호 | 미정 |  |  | Y |  | 2018-03-09 16:20 | 2018-03-09 16:08 | 2018-03-09 19:40 | 2018-03-09 19:23 | 53 | 17 | 12 | 182 | 212 | AR-10.0
B44115 | AE15B36C2 | 11 | 2018-03-09 | D |  | 54 | 0 |  | 3 |  |  | 장신일 |  |  | 1086 | 16 |  | 4 | YES |  | 55 | 4 | YES |  | 양호 | 양호 | 양호 | 양호 | 양호 | 미정 |  |  | Y |  | 2018-03-09 19:57 | 2018-03-09 19:50 | 2018-03-09 23:13 | 2018-03-09 22:59 | 10 | 14 | 7 | 182 | 203
B44119 | AE15B36C2 | 11 | 2018-03-09 | A |  | 55 | 0 |  | 4 |  |  | 강상완 |  |  | 1133 | 17 |  | 1 |  |  | 55 | 1 |  |  | 양호 | 양호 | 양호 | 양호 | 양호 | 미정 |  |  | Y |  | 2018-03-10 00:04 | 2018-03-09 23:45 | 2018-03-10 03:25 | 2018-03-10 03:10 | 32 | 15 | 19 | 186 | 220 | AR-10.0
B44123 | AE15B36C2 | 11 | 2018-03-09 | A |  | 56 | 0 |  | 5 |  |  |  | 강상완 |  | 1138 | 18 |  | 2 |  |  | 55 | 2 |  |  | 양호 | 양호 | 양호 | 양호 | 양호 | 미정 |  |  | Y |  | 2018-03-10 04:00 | 2018-03-10 03:50 | 2018-03-10 07:30 | 2018-03-10 07:20 | 25 | 10 | 10 | 199 | 220 | AR-10.25
B44127 | SBC70L | 11 | 2018-03-10 | C |  | 57 | 0 |  | 6 | YES |  | 최용선 |  |  | 1078 | 19 |  | 3 |  |  | 55 | 3 |  |  | 양호 | 양호 | 양호 | 양호 | 양호 | 미정 |  |  | Y |  | 2018-03-10 08:24 | 2018-03-10 08:20 | 2018-03-10 11:55 | 2018-03-10 11:40 | 50 | 15 | 4 | 196 | 215 | AR-10.3
B44131 | SMN443H | 11 | 2018-03-10 | C |  | 58 | 0 |  | 1 |  |  | 최용선 |  |  | 1085 | 20 | YES | 4 | YES |  | 55 | 4 | YES |  | 양호 | 양호 | 양호 | 양호 | 양호 | 미정 |  |  | Y |  | 2018-03-10 12:51 | 2018-03-10 12:43 | 2018-03-10 16:10 | 2018-03-10 15:51 | 48 | 19 | 8 | 180 | 207 | P/P 180115-03 [197]
B44135 | SCM440 | 11 | 2018-03-10 | D |  | 59 | 0 |  | 2 |  |  | 송의섭 |  |  | 1086 | 1 |  | 1 |  |  | 55 | 1 |  |  | 양호 | 양호 | 양호 | 양호 | 양호 | 미정 |  |  | Y |  | 2018-03-10 16:59 | 2018-03-10 16:50 | 2018-03-10 20:32 | 2018-03-10 20:14 | 40 | 18 | 9 | 195 | 222
B44139 | SCM440HF | 11 | 2018-03-10 | D |  | 60 | 0 |  | 3 |  |  | 송의섭 |  |  | 1086 | 2 |  | 2 |  |  | 55 | 2 |  |  | 양호 | 양호 | 양호 | 양호 | 양호 | 미정 |  |  | Y |  | 2018-03-10 21:13 | 2018-03-10 20:55 | 2018-03-11 00:55 | 2018-03-11 00:23 | 23 | 32 | 18 | 190 | 240
B44143 | AE4150HF | 11 | 2018-03-10 | A |  | 61 | 0 |  | 4 |  |  | 강상완 |  |  | 1133 | 3 |  | 3 |  |  | 55 | 3 |  |  | 양호 | 양호 | 양호 | 양호 | 양호 | 미정 |  |  | Y |  | 2018-03-11 01:25 | 2018-03-11 01:08 | 2018-03-11 05:30 | 2018-03-11 05:02 | 13 | 28 | 17 | 218 | 262 | AR-10.7
A44192 | AE1524HM | 11 | 2018-03-10 | C |  | 62 | 0 |  | 5 |  |  | 강상완 |  |  | 1092 | 4 |  | 4 | YES |  | 55 | 4 | YES |  | 양호 | 양호 | 양호 | 양호 | 양호 | 미정 |  |  | N | 2 | 2018-03-11 05:57 | 2018-03-11 05:45 | 2018-03-11 09:20 | 2018-03-11 09:05 | 15 | 15 | 12 | 188 | 215 | AR-10.7
B44152 | KFMN443VS | 11 | 2018-03-11 | C |  | 63 | 0 |  | 6 |  |  | 윤호철 | 김웅철 |  | 1085 | 5 |  | 1 |  |  | 55 | 1 |  |  | 양호 | 양호 | 양호 | 양호 | 양호 | 미정 |  |  | Y |  | 2018-03-11 10:47 | 2018-03-11 10:25 | 2018-03-11 14:22 | 2018-03-11 14:03 | 65 | 19 | 22 | 196 | 237 | AR-10.7
B44156 | KFMN443VS | 11 | 2018-03-11 | D |  | 64 | 0 |  | 7 |  |  | 송의섭 |  |  | 1087 | 6 |  | 2 |  |  | 55 | 2 |  |  | 양호 | 양호 | 양호 | 양호 | 양호 | 미정 |  |  | Y |  | 2018-03-11 15:16 | 2018-03-11 14:43 | 2018-03-11 18:38 | 2018-03-11 18:12 | 21 | 26 | 33 | 176 | 235
B44160 | AE4130MV | 11 | 2018-03-11 | D |  | 65 | 0 |  | 8 | YES | 150 | 송의섭 |  |  | 1086 | 7 |  | 3 | YES |  | 55 | 3 | YES |  | 양호 | 양호 | 양호 | 양호 | 양호 | 미정 |  |  | Y |  | 2018-03-11 19:24 | 2018-03-11 19:13 | 2018-03-11 23:30 | 2018-03-11 23:16 | 35 | 14 | 11 | 232 | 257
B44164 | AE4130MV | 11 | 2018-03-11 | B |  | 66 | 0 | 외삽6 | 1 |  |  |  | 우설식 |  | 1077 | 8 |  | 1 |  |  | 55 | 1 |  | O | 양호 | 양호 | 양호 | 양호 | 양호 | 미정 |  |  | Y |  | 2018-03-12 00:01 | 2018-03-11 23:54 | 2018-03-12 03:43 | 2018-03-12 03:31 | 24 | 12 | 7 | 210 | 229
B44168 | AE4130MV | 11 | 2018-03-11 | B |  | 67 | 0 |  | 2 |  |  |  | 우설식 |  | 1079 | 9 |  | 2 |  |  | 55 | 2 |  |  | 양호 | 양호 | 양호 | 양호 | 양호 | 미정 |  |  | Y |  | 2018-03-12 04:17 | 2018-03-12 04:03 | 2018-03-12 08:30 | 2018-03-12 07:58 | 20 | 32 | 14 | 221 | 267 | AR-10.5
B44173 | SM45C | 11 | 2018-03-12 | C |  | 68 | 0 |  | 3 |  |  | 최용선 |  |  | 1084 | 10 |  | 3 |  |  | 55 | 3 |  |  | 양호 | 양호 | 양호 | 양호 | 양호 | 미정 |  |  | Y |  | 2018-03-12 09:28 | 2018-03-12 09:15 | 2018-03-12 13:00 | 2018-03-12 12:41 | 45 | 19 | 13 | 193 | 225 | AR-10.7
B44177 | SM45C | 11 | 2018-03-12 | C |  | 69 | 0 |  | 4 |  |  | 최용선 |  |  | 1089 | 11 |  | 4 | YES |  | 55 | 4 | YES |  | 양호 | 양호 | 양호 | 양호 | 양호 | 미정 |  |  | Y |  | 2018-03-12 13:46 | 2018-03-12 13:30 | 2018-03-12 17:15 | 2018-03-12 16:58 | 30 | 17 | 16 | 191 | 225 | AR-10.3
B44181 | SM45C | 11 | 2018-03-12 | D |  | 70 | 0 |  | 5 |  |  | 송의섭 |  |  | 1026 | 12 |  | 1 |  |  | 55 | 1 |  |  | 양호 | 양호 | 양호 | 양호 | 양호 | 미정 |  |  | Y |  | 2018-03-12 18:16 | 2018-03-12 18:00 | 2018-03-12 21:40 | 2018-03-12 21:09 | 45 | 31 | 16 | 173 | 220
B44185 | 17NICRMOS6HM | 11 | 2018-03-12 | B |  | 71 | 0 |  | 6 |  |  | 우설식 | 윤석재 |  | 1080 | 13 |  | 2 |  |  | 55 | 2 |  |  | 양호 | 양호 | 양호 | 양호 | 양호 | 미정 |  |  | Y |  | 2018-03-12 22:45 | 2018-03-12 22:25 | 2018-03-13 02:10 | 2018-03-13 02:01 | 45 | 9 | 20 | 196 | 225 | AR-9.9
B44189 | 17NICRMOS6HM | 11 | 2018-03-12 | B |  | 72 | 0 |  | 7 |  |  |  | 우설식 |  | 1084 | 14 |  | 3 |  |  | 55 | 3 |  |  | 양호 | 양호 | 양호 | 양호 | 양호 | 미정 |  |  | Y |  | 2018-03-13 03:19 | 2018-03-13 03:05 | 2018-03-13 06:55 | 2018-03-13 06:25 | 55 | 29 | 14 | 186 | 230 | AR-10.45
B44193 | AE5120HM | 11 | 2018-03-13 | C |  | 73 | 0 |  | 8 |  |  | 최용선 |  |  | 1080 | 15 |  | 1 |  |  | 55 | 1 |  | O | 양호 | 양호 | 양호 | 양호 | 양호 | 미정 |  |  | Y |  | 2018-03-13 08:22 | 2018-03-13 08:15 | 2018-03-13 11:48 | 2018-03-13 11:34 | 80 | 14 | 7 | 192 | 213 | AR-9.9
B44197 | AE5120HM | 11 | 2018-03-13 | C |  | 74 | 0 |  | 9 |  |  | 최용선 |  |  | 1088 | 16 |  | 2 |  |  | 55 | 2 |  |  | 양호 | 양호 | 양호 | 양호 | 양호 | 미정 |  |  | Y |  | 2018-03-13 13:04 | 2018-03-13 12:48 | 2018-03-13 16:23 | 2018-03-13 15:47 | 60 | 36 | 16 | 163 | 215 | AR-10.6
B44201 | SM53CM | 11 | 2018-03-13 | A |  | 75 | 0 |  | 10 | YES |  | 강상완 |  |  | 1146 | 17 |  | 3 |  |  | 55 | 3 |  |  | 양호 | 양호 | 양호 | 양호 | 양호 | 미정 |  |  | Y |  | 2018-03-13 17:13 | 2018-03-13 17:03 | 2018-03-13 20:43 | 2018-03-13 20:20 | 40 | 23 | 10 | 187 | 220 | AR-10.4
B44205 | SM53CM | 11 | 2018-03-13 | A |  | 76 | 0 | 외삽6 | 1 |  |  | 강상완 |  | 0ED67A1DDFE44D8B9C73C30361F30FDC | 1112 | 18 | YES | 4 | YES |  | 55 | 4 | YES |  | 양호 | 양호 | 양호 | 양호 | 양호 | 미정 |  |  | N | 1 | 2018-03-13 21:14 | 2018-03-13 21:09 | 2018-03-14 00:37 | 2018-03-14 00:24 | 26 | 13 | 5 | 191 | 208 | P/P 180120-1(179) CN철피완전녹음
B44209 | SCR420HON | 11 | 2018-03-13 | B |  | 77 | 0 |  | 2 |  |  |  | 우설식 |  | 1073 | 1 |  | 1 |  |  | 55 | 1 |  |  | 양호 | 양호 | 양호 | 양호 | 양호 | 미정 |  |  | Y |  | 2018-03-14 01:30 | 2018-03-14 01:20 | 2018-03-14 04:53 | 2018-03-14 04:38 | 43 | 15 | 10 | 188 | 213 | AR-10.55
B44403 | AE1548 | 11 | 2018-03-23 | A | LADLE 대보수 첫회 | 1 | 0 | 내삽 | 1 |  |  | 송의섭 |  |  | 942 | 1 |  | 1 |  |  | 55 | 1 |  |  | 양호 | 양호 | 양호 | 양호 | 양호 | 미정 |  |  | Y |  | 2018-03-23 08:24 | 2018-03-23 08:12 | 2018-03-23 12:10 | 2018-03-23 11:56 | 13159 | 14 | 12 | 212 | 238 | 15톤 남아내려와 B44406에 합탕함 | 8 | 2018-03-21 14:40 | 2018-03-22 00:40 | 600 |  | 20 | 5 | 2018-03-22 01:00 | 2018-03-22 08:12 | 432 | 942 | 164 | 202 | 264 | 1452
B44407 | SM45CS | 11 | 2018-03-23 | C |  | 2 | 0 |  | 2 | [5 empty] | 1093 | 2 |  | 2 |  |  | 55 | 2 |  |  | 양호 | 양호 | 양호 | 양호 | 양호 | 미정 |  |  | Y |  | 2018-03-23 15:02 | 2018-03-23 14:38 | 2018-03-23 18:58 | 2018-03-23 18:45 | 148 | 13 | 24 | 223 | 260 | AR-9.8
B44411 | SA649 | 11 | 2018-03-23 | C |  | 3 | 0 |  | 3 |  |  |  | 최용선 |  | 1087 | 3 |  | 3 |  |  | 55 | 3 |  |  | 양호 | 양호 | 양호 | 양호 | 양호 | 미정 |  |  | INGOT |  | 2018-03-23 19:21 | 2018-03-23 19:14 | 2018-03-23 23:00 | 2018-03-23 22:08 | 16 | 52 | 7 | 167 | 226 | AR-10.7
B44415 | SM45CS | 11 | 2018-03-23 | D |  | 4 | 0 |  | 4 |  |  | 송의섭 |  |  | 1087 | 4 |  | 4 | YES |  | 55 | 4 | YES |  | 양호 | 양호 | 양호 | 양호 | 양호 | 미정 |  |  | Y |  | 2018-03-23 23:30 | 2018-03-23 23:15 | 2018-03-24 02:35 | 2018-03-24 02:16 | 15 | 19 | 15 | 166 | 200
B44419 | SFMN438VM2 | 11 | 2018-03-23 | D |  | 5 | 0 |  | 5 |  |  | 송의섭 |  |  | 1086 | 5 |  | 1 |  |  | 55 | 1 |  |  | 양호 | 양호 | 양호 | 양호 | 양호 | 미정 |  |  | Y |  | 2018-03-24 03:22 | 2018-03-24 03:13 | 2018-03-24 06:34 | 2018-03-24 06:21 | 38 | 13 | 9 | 179 | 201 | 30톤 남아내려와 B44422에 합탕함
B44428 | AE4137HMA | 11 | 2018-03-24 | A |  | 6 | 0 |  | 6 |  |  | 강상완 |  |  | 1142 | 6 |  | 2 |  |  | 55 | 2 |  |  | 양호 | 양호 | 양호 | 양호 | 양호 | 미정 |  |  | Y |  | 2018-03-24 13:28 | 2018-03-24 13:05 | 2018-03-24 16:50 | 2018-03-24 16:19 | 391 | 31 | 23 | 171 | 225 | AR-10.1
B44432 | AE4137HMA | 11 | 2018-03-24 | C |  | 7 | 0 |  | 7 |  |  |  | 최용선 |  | 1092 | 7 |  | 3 |  |  | 55 | 3 |  |  | 양호 | 양호 | 양호 | 양호 | 양호 | 미정 |  |  | Y |  | 2018-03-24 17:42 | 2018-03-24 17:25 | 2018-03-24 21:03 | 2018-03-24 20:48 | 35 | 15 | 17 | 186 | 218 | AR-10.6
B44436 | SM45CRM | 11 | 2018-03-24 | C |  | 8 | 0 |  | 8 |  |  |  | 최용선 |  | 1104 | 8 |  | 4 | YES |  | 55 | 4 | YES |  | 양호 | 양호 | 양호 | 양호 | 양호 | 미정 |  |  | Y |  | 2018-03-24 21:56 | 2018-03-24 21:40 | 2018-03-25 01:30 | 2018-03-25 01:12 | 37 | 18 | 16 | 196 | 230 | AR-10.6
B44440 | SM45CRM | 11 | 2018-03-24 | D |  | 9 | 0 |  | 9 |  |  | 송의섭 |  |  | 1087 | 9 |  | 1 |  |  | 55 | 1 |  |  | 양호 | 양호 | 양호 | 양호 | 양호 | 미정 |  |  | Y |  | 2018-03-25 01:58 | 2018-03-25 01:47 | 2018-03-25 05:27 | 2018-03-25 05:15 | 17 | 12 | 11 | 197 | 220
B44444 | AE4130M10 | 11 | 2018-03-25 | B |  | 10 | 0 |  | 10 |  |  | 송의섭 |  |  | 1082 | 10 |  | 2 |  |  | 55 | 2 |  |  | 양호 | 양호 | 양호 | 양호 | 양호 | 미정 |  |  | Y |  | 2018-03-25 06:29 | 2018-03-25 06:15 | 2018-03-25 10:15 | 2018-03-25 09:58 | 48 | 17 | 14 | 209 | 240
B44448 | AE4130M10 | 11 | 2018-03-25 | B |  | 11 | 0 |  | 11 | [5 empty] | 1090 | 11 |  | 3 |  |  | 55 | 3 |  |  | 양호 | 양호 | 양호 | 양호 | 양호 | 미정 |  |  | Y |  | 2018-03-25 11:06 | 2018-03-25 10:43 | 2018-03-25 14:30 | 2018-03-25 14:16 | 28 | 14 | 23 | 191 | 227 | AR-9.8
B44452 | SCM440 | 11 | 2018-03-25 | C |  | 12 | 0 |  | 12 |  |  |  | 최용선 |  | 1082 | 12 |  | 4 | YES |  | 55 | 4 | YES |  | 양호 | 양호 | 양호 | 양호 | 양호 | 미정 |  |  | Y |  | 2018-03-25 15:40 | 2018-03-25 15:25 | 2018-03-25 19:30 | 2018-03-25 18:55 | 55 | 35 | 15 | 195 | 245 | AR-10.2
B44456 | AE4140Q | 11 | 2018-03-25 | C |  | 13 | 0 |  | 13 |  |  | 최용선 |  |  | 1085 | 13 |  | 1 |  |  | 55 | 1 |  |  | 양호 | 양호 | 양호 | 양호 | 양호 | 미정 |  |  | Y |  | 2018-03-25 20:24 | 2018-03-25 20:10 | 2018-03-25 23:43 | 2018-03-25 23:33 | 40 | 10 | 14 | 189 | 213 | AR-10.4
B44460 | AE4140Q | 11 | 2018-03-25 | D |  | 14 | 0 | 외삽1 | 1 |  |  | 송의섭 |  |  | 1086 | 14 |  | 2 |  |  | 55 | 2 |  |  | 양호 | 양호 | 양호 | 양호 | 양호 | 미정 |  |  | Y |  | 2018-03-26 01:09 | 2018-03-26 00:34 | 2018-03-26 04:08 | 2018-03-26 03:54 | 51 | 14 | 35 | 165 | 214
B44464 | 16MNCRS5HAM | 11 | 2018-03-25 | D |  | 15 | 0 |  | 2 |  |  | 송의섭 |  |  | 1089 | 15 |  | 3 | YES |  | 55 | 3 | YES |  | 양호 | 양호 | 양호 | 양호 | 양호 | 미정 |  |  | Y |  | 2018-03-26 05:11 | 2018-03-26 05:05 | 2018-03-26 08:40 | 2018-03-26 08:21 | 57 | 19 | 6 | 190 | 215
B44468 | 16MNCRS5HAM | 11 | 2018-03-26 | B |  | 16 | 0 |  | 3 |  |  |  | 우설식 |  | 1091 | 16 |  | 1 |  |  | 55 | 1 |  | O | 양호 | 양호 | 양호 | 양호 | 양호 | 미정 |  |  | Y |  | 2018-03-26 09:39 | 2018-03-26 09:23 | 2018-03-26 13:07 | 2018-03-26 12:53 | 43 | 14 | 16 | 194 | 224 | AR-10.45
B44472 | 16MNCRS5HAM2 | 11 | 2018-03-26 | C |  | 17 | 0 |  | 4 |  |  |  | 우설식 |  | 1096 | 17 |  | 2 |  |  | 55 | 2 |  |  | 양호 | 양호 | 양호 | 양호 | 양호 | 미정 |  |  | Y |  | 2018-03-26 14:09 | 2018-03-26 14:03 | 2018-03-26 17:50 | 2018-03-26 17:19 | 56 | 31 | 6 | 190 | 227
B44476 | AE4140M2 | 11 | 2018-03-26 | C |  | 18 | 0 |  | 5 |  |  |  | 최용선 |  | 1096 | 18 |  | 3 |  |  | 55 | 3 |  |  | 양호 | 양호 | 양호 | 양호 | 양호 | 미정 |  |  | Y |  | 2018-03-26 19:08 | 2018-03-26 18:50 | 2018-03-26 22:26 | 2018-03-26 22:07 | 60 | 19 | 18 | 179 | 216 | AR-10.2
B44480 | AE4140M2 | 11 | 2018-03-26 | A |  | 19 | 0 |  | 6 | [5 empty] | 1114 | 1 |  | 1 |  |  | 55 | 1 |  | O | 양호 | 양호 | 양호 | 양호 | 양호 | 미정 |  |  | Y |  | 2018-03-26 23:34 | 2018-03-26 23:15 | 2018-03-27 02:50 | 2018-03-27 02:21 | 49 | 29 | 19 | 167 | 215 | AR-10.2
B44484 | SM45C | 11 | 2018-03-26 | A |  | 20 | 0 |  | 7 | [5 empty] | 1146 | 2 |  | 2 |  |  | 55 | 2 |  |  | 양호 | 양호 | 양호 | 양호 | 양호 | 미정 |  |  | Y |  | 2018-03-27 03:37 | 2018-03-27 03:22 | 2018-03-27 07:07 | 2018-03-27 06:48 | 32 | 19 | 15 | 191 | 225 | AR-10.3
A44509 | SP-AE1055LS | 11 | 2018-03-27 | B |  | 21 | 0 |  | 8 | [5 empty] | 1078 | 3 |  | 3 |  |  | 55 | 3 |  |  | 양호 | 양호 | 양호 | 양호 | 양호 | 미정 |  |  | Y |  | 2018-03-27 07:24 | 2018-03-27 07:10 | 2018-03-27 10:40 | 2018-03-27 10:22 | 3 | 18 | 14 | 178 | 210 | AR-10.1
B44491 | AE15B36C2 | 11 | 2018-03-27 | B |  | 22 | 0 |  | 9 |  |  | 우설식 |  |  | 1088 | 4 |  | 4 | YES |  | 55 | 4 | YES |  | 양호 | 양호 | 양호 | 양호 | 양호 | 미정 |  |  | Y |  | 2018-03-27 11:04 | 2018-03-27 11:00 | 2018-03-27 14:40 | 2018-03-27 14:05 | 20 | 35 | 4 | 181 | 220 | AR-9.4
B44495 | SNCM26V | 11 | 2018-03-27 | C |  | 23 | 0 |  | 10 |  |  | 최용선 | 우설식 |  | 1062 | 5 |  | 1 |  |  | 55 | 1 |  |  | 양호 | 양호 | 양호 | 양호 | 양호 | 미정 |  |  | INGOT |  | 2018-03-27 16:01 | 2018-03-27 15:50 | 2018-03-27 19:25 | 2018-03-27 19:18 | 70 | 7 | 11 | 197 | 215 | AR9.7
B44499 | SCM415 | 11 | 2018-03-27 | C |  | 24 | 0 |  | 11 | YES |  | 강상완 | 우설식 |  | 1061 | 6 |  | 2 |  |  | 55 | 2 |  |  | 양호 | 양호 | 양호 | 양호 | 양호 | 미정 |  |  | Y |  | 2018-03-27 21:21 | 2018-03-27 21:00 | 2018-03-28 00:38 | 2018-03-28 00:26 | 95 | 12 | 21 | 185 | 218
B44503 | SCM415 | 11 | 2018-03-27 | A |  | 25 | 0 | 외삽2 | 1 |  |  | 강상완 | 김민곤 |  | 1104 | 7 |  | 3 |  |  | 55 | 3 |  |  | 양호 | 양호 | 양호 | 양호 | 양호 | 미정 |  |  | N | 1 | 2018-03-28 01:24 | 2018-03-28 01:15 | 2018-03-28 05:08 | 2018-03-28 04:46 | 37 | 22 | 9 | 201 | 233
B44507 | AE1038M2 | 11 | 2018-03-27 | A |  | 26 | 0 |  | 2 |  |  | 강상완 | 김민곤 |  | 1134 | 8 |  | 4 | YES |  | 55 | 4 | YES |  | 양호 | 양호 | 양호 | 양호 | 양호 | 미정 |  |  | Y |  | 2018-03-28 05:55 | 2018-03-28 05:30 | 2018-03-28 09:20 | 2018-03-28 09:05 | 22 | 15 | 25 | 190 | 230 | AR-10.1
B44511 | AE1038M2 | 11 | 2018-03-28 | B |  | 27 | 0 |  | 3 | [5 empty] | 1080 | 9 |  | 1 |  |  | 55 | 1 |  | O | 양호 | 양호 | 양호 | 양호 | 양호 | 미정 |  |  | Y |  | 2018-03-28 10:05 | 2018-03-28 09:40 | 2018-03-28 13:25 | 2018-03-28 13:08 | 20 | 17 | 25 | 184 | 225 | AR-9.9
B44515 | SNCM439P | 11 | 2018-03-28 | D |  | 28 | 0 |  | 4 |  |  |  | 우설식 |  | 1026 | 10 |  | 2 |  |  | 55 | 2 |  |  | 양호 | 양호 | 양호 | 양호 | 양호 | 미정 |  |  | Y |  | 2018-03-28 14:21 | 2018-03-28 14:12 | 2018-03-28 17:50 | 2018-03-28 17:37 | 47 | 13 | 9 | 196 | 218
B44519 | SNCM5 | 11 | 2018-03-28 | D |  | 29 | 0 |  | 5 | [5 empty] | 1029 | 11 |  | 3 |  |  | 55 | 3 |  |  | 양호 | 양호 | 양호 | 양호 | 양호 | 미정 |  |  | Y |  | 2018-03-28 18:46 | 2018-03-28 18:35 | 2018-03-28 23:05 | 2018-03-28 22:41 | 45 | 24 | 11 | 235 | 270
B44523 | SPS7 | 11 | 2018-03-28 | A |  | 30 | 0 |  | 6 |  |  | 강상완 | 김민곤 |  | 1132 | 12 |  | 4 | YES |  | 55 | 4 | YES |  | 양호 | 양호 | 양호 | 양호 | 양호 | 미정 |  |  | Y |  | 2018-03-29 00:16 | 2018-03-28 23:55 | 2018-03-29 03:56 | 2018-03-29 03:27 | 50 | 29 | 21 | 190 | 241 | AR-10.5
B44527 | SPS7 | 11 | 2018-03-28 | A |  | 31 | 0 |  | 7 |  |  | 강상완 | 김민곤 |  | 1137 | 13 |  | 1 |  |  | 55 | 1 |  |  | 양호 | 양호 | 양호 | 양호 | 양호 | 미정 |  |  | Y |  | 2018-03-29 04:21 | 2018-03-29 04:07 | 2018-03-29 07:45 | 2018-03-29 07:33 | 11 | 12 | 14 | 193 | 218 | AR-10.3
A44552 | SM35CH | 11 | 2018-03-29 | B |  | 32 | 0 |  | 8 |  |  |  | 우설식 |  | 1085 | 14 |  | 2 |  |  | 55 | 2 |  |  | 양호 | 양호 | 양호 | 양호 | 양호 | 미정 |  |  | Y |  | 2018-03-29 08:37 | 2018-03-29 08:00 | 2018-03-29 12:20 | 2018-03-29 11:48 | 15 | 32 | 37 | 191 | 260 | AR-10.2
A44556 | SM35C | 11 | 2018-03-29 | B |  | 33 | 0 |  | 9 |  |  | 우설식 |  |  | 1088 | 15 |  | 3 |  |  | 55 | 3 |  |  | 양호 | 양호 | 양호 | 양호 | 양호 | 미정 |  |  | Y |  | 2018-03-29 12:48 | 2018-03-29 12:30 | 2018-03-29 16:36 | 2018-03-29 16:05 | 10 | 31 | 18 | 197 | 246 | AR-10.3
A44560 | SM35CH2 | 11 | 2018-03-29 | D |  | 34 | 0 |  | 10 |  |  | 장신일 |  |  | 1087 | 16 |  | 4 | YES |  | 55 | 4 | YES |  | 양호 | 양호 | 양호 | 양호 | 양호 | 미정 |  |  | Y |  | 2018-03-29 17:05 | 2018-03-29 16:43 | 2018-03-29 20:48 | 2018-03-29 20:05 | 7 | 43 | 22 | 180 | 245
A44564 | STB3D | 11 | 2018-03-29 | D |  | 35 | 0 |  | 11 |  |  | 장신일 |  |  | 1087 | 17 |  | 1 |  |  | 55 | 1 |  |  | 양호 | 양호 | 양호 | 양호 | 양호 | 미정 |  |  | Y |  | 2018-03-29 21:47 | 2018-03-29 21:35 | 2018-03-30 01:27 | 2018-03-30 00:53 | 47 | 34 | 12 | 186 | 232
A44568 | STB3D | 11 | 2018-03-29 | A |  | 36 | 0 |  | 12 | [5 empty] | 1124 | 18 |  | 2 |  |  | 55 | 2 |  |  | 양호 | 양호 | 양호 | 양호 | 양호 | 미정 |  |  | Y |  | 2018-03-30 02:29 | 2018-03-30 02:12 | 2018-03-30 05:43 | 2018-03-30 05:30 | 45 | 13 | 17 | 180 | 211 | AR-10.2
A44573 | STB3D | 11 | 2018-03-30 | C |  | 37 | 0 |  | 13 | YES |  | 김웅철 |  |  | 1089 | 19 |  | 3 |  |  | 55 | 3 |  |  | 양호 | 양호 | 양호 | 양호 | 양호 | 미정 |  |  | Y |  | 2018-03-30 08:23 | 2018-03-30 07:55 | 2018-03-30 11:35 | 2018-03-30 11:02 | 132 | 33 | 28 | 160 | 220 | AR-10.5
A44577 | AE15B38M | 11 | 2018-03-30 | C |  | 38 | 0 | 외삽3 | 1 |  |  | 윤호철 |  |  | 1096 | 20 | YES | 4 | YES |  | 55 | 4 | YES |  | 양호 | 양호 | 양호 | 양호 | 양호 | 미정 |  |  | Y |  | 2018-03-30 12:34 | 2018-03-30 12:15 | 2018-03-30 17:36 | 2018-03-30 16:18 | 40 | 78 | 19 | 224 | 321 | P/P 171212-10 [234]
B44559 | AE4140Q | 11 | 2018-03-30 | D |  | 39 | 0 |  | 2 |  |  | 장신일 |  |  | 1087 | 1 |  | 1 |  |  | 55 | 1 |  |  | 양호 | 양호 | 양호 | 양호 | 양호 | 미정 |  |  | Y |  | 2018-03-30 18:39 | 2018-03-30 18:32 | 2018-03-30 21:52 | 2018-03-30 21:40 | 56 | 12 | 7 | 181 | 200
A44586 | AE15B38M | 11 | 2018-03-30 | A |  | 40 | 0 |  | 3 | [5 empty] | 1124 | 2 |  | 2 |  |  | 55 | 2 |  |  | 양호 | 양호 | 양호 | 양호 | 양호 | 미정 |  |  | Y |  | 2018-03-30 23:30 | 2018-03-30 22:57 | 2018-03-31 02:39 | 2018-03-31 02:19 | 65 | 20 | 33 | 169 | 222 | AR-10.2
A44590 | AE15B38M | 11 | 2018-03-30 | A |  | 41 | 0 |  | 4 | [5 empty] | 1137 | 3 |  | 3 |  |  | 55 | 3 |  |  | 양호 | 양호 | 양호 | 양호 | 양호 | 미정 |  |  | Y |  | 2018-03-31 03:34 | 2018-03-31 03:15 | 2018-03-31 06:55 | 2018-03-31 06:41 | 36 | 14 | 19 | 187 | 220 | AR-9.7
A44594 | BP-SCR420H1V | 11 | 2018-03-31 | C |  | 42 | 0 |  | 5 |  |  | 윤호철 | 김웅철 |  | 1121 | 4 |  | 4 | YES |  | 55 | 4 | YES |  | 양호 | 양호 | 양호 | 양호 | 양호 | 미정 |  |  | Y |  | 2018-03-31 07:45 | 2018-03-31 07:34 | 2018-03-31 10:56 | 2018-03-31 10:45 | 39 | 11 | 11 | 180 | 202 | AR-9.9
A44598 | BP-SCR420H1V | 11 | 2018-03-31 | C |  | 43 | 0 |  | 6 |  |  | 윤호철 | 김웅철 |  | 1138 | 5 |  | 1 |  |  | 55 | 1 |  |  | 양호 | 양호 | 양호 | 양호 | 양호 | 미정 |  |  | Y |  | 2018-03-31 11:54 | 2018-03-31 11:27 | 2018-03-31 15:00 | 2018-03-31 14:44 | 31 | 16 | 27 | 170 | 213
A44602 | STB2 | 11 | 2018-03-31 | D |  | 44 | 0 |  | 7 |  |  | 장신일 |  |  | 1088 | 6 |  | 2 |  |  | 55 | 2 |  |  | 양호 | 양호 | 양호 | 양호 | 양호 | 미정 |  |  | Y |  | 2018-03-31 16:03 | 2018-03-31 15:45 | 2018-03-31 20:15 | 2018-03-31 19:29 | 45 | 46 | 18 | 206 | 270
B44583 | SMN415 | 11 | 2018-03-31 | D |  | 45 | 0 |  | 8 |  |  | 장신일 |  |  | 1087 | 7 |  | 3 | YES |  | 55 | 3 | YES |  | 양호 | 양호 | 양호 | 양호 | 양호 | 미정 |  |  | Y |  | 2018-03-31 20:56 | 2018-03-31 20:36 | 2018-04-01 00:30 | 2018-04-01 00:15 | 21 | 15 | 20 | 199 | 234
A44611 | STB2 | 11 | 2018-03-31 | B |  | 46 | 0 |  | 9 |  |  |  | 우설식 |  | 1080 | 8 |  | 1 |  |  | 55 | 1 |  | O | 양호 | 양호 | 양호 | 양호 | 양호 | 미정 |  |  | Y |  | 2018-04-01 01:40 | 2018-04-01 01:10 | 2018-04-01 04:45 | 2018-04-01 04:28 | 40 | 17 | 30 | 168 | 215 | AR-10.3
A44615 | STB2 | 11 | 2018-03-31 | B |  | 47 | 0 |  | 10 |  |  | 우설식 |  |  | 1088 | 9 |  | 2 |  |  | 55 | 2 |  |  | 양호 | 양호 | 양호 | 양호 | 양호 | 미정 |  |  | Y |  | 2018-04-01 05:31 | 2018-04-01 05:20 | 2018-04-01 09:00 | 2018-04-01 08:42 | 35 | 18 | 11 | 192 | 220 | AR 10.7
B76782 | SM45CB | 11 | -287861 | A |  | 84 | 10 |  | 10 |  |  | 윤석재 | 강상완 |  | 1100 | 10 |  | 3 |  |  | 55 | 3 |  |  | 양호 | 양호 | 양호 | 양호 | 양호 | 미정 |  |  |  |  | 2023-05-04 12:35 | 2023-05-04 12:08 | -287861 |  | 41 |  | 27 |  | -479382488 | AR-10.2
C41359 | S43BCH | 12 | 2018-01-01 | B |  | 71 | 0 |  | 5 |  |  | 장신일 | 남문희 |  | 1091 | 16 |  | 2 |  |  | 55 | 2 |  |  | 양호 | 양호 | 양호 | 양호 | 양호 | 미정 |  |  | Y |  | 2018-01-01 07:12 | 2018-01-01 07:02 | 2018-01-01 10:32 | 2018-01-01 10:23 | 45 | 9 | 10 | 190 | 210
C41363 | S43BCH | 12 | 2018-01-01 | B |  | 72 | 0 |  | 6 |  |  | 남문희 | 장신일 |  | 1095 | 17 | YES | 3 | YES |  | 55 | 3 | YES |  | 양호 | 양호 | 양호 | 양호 | 양호 | 미정 |  |  | Y |  | 2018-01-01 11:26 | 2018-01-01 11:20 | 2018-01-01 14:55 | 2018-01-01 14:46 | 48 | 9 | 6 | 201 | 215
C41367 | SNCM438VI | 12 | 2018-01-01 | C |  | 73 | 0 |  | 7 | YES |  |  | 김웅철 |  | 1060 | 1 |  | 1 |  |  | 55 | 1 |  | O | 양호 | 양호 | 양호 | 양호 | 양호 | 미정 |  |  | INGOT |  | 2018-01-01 15:49 | 2018-01-01 15:40 | 2018-01-01 18:30 | 2018-01-01 18:18 | 45 | 12 | 9 | 149 | 170 | W/B잔존:210mm
C41371 | SUP9DM | 12 | 2018-01-01 | C |  | 74 | 0 |  | 1 |  |  |  | 김웅철 |  | 1060 | 2 |  | 2 |  |  | 55 | 2 |  |  | 양호 | 양호 | 양호 | 양호 | 양호 | 미정 |  |  | Y |  | 2018-01-01 20:43 | 2018-01-01 20:25 | 2018-01-02 00:15 | 2018-01-01 23:37 | 115 | 38 | 18 | 173 | 230 | P/P교체, 171121-15-225, 잔존:150mm
C41375 | SUP9DM | 12 | 2018-01-01 | A |  | 75 | 0 |  | 2 | [5 empty] | 1061 | 3 |  | 3 |  |  | 55 | 3 |  |  | 양호 | 양호 | 양호 | 양호 | 양호 | 미정 |  |  | Y |  | 2018-01-02 01:00 | 2018-01-02 00:50 | 2018-01-02 04:15 | 2018-01-02 03:47 | 35 | 28 | 10 | 167 | 205
C41379 | SUP9DM | 12 | 2018-01-01 | A |  | 76 | 0 |  | 3 | [5 empty] | 1071 | 4 |  | 4 | YES |  | 55 | 4 | YES |  | 양호 | 양호 | 양호 | 양호 | 양호 | 미정 |  |  | Y |  | 2018-01-02 05:10 | 2018-01-02 05:00 | 2018-01-02 08:40 | 2018-01-02 08:08 | 45 | 32 | 10 | 178 | 220
C41383 | SUP9DM | 12 | 2018-01-02 | B |  | 77 | 0 |  | 4 |  |  | 남문희 |  |  | 1069 | 5 |  | 1 |  |  | 55 | 1 |  |  | 양호 | 양호 | 양호 | 양호 | 양호 | 미정 |  |  | Y |  | 2018-01-02 09:36 | 2018-01-02 09:25 | 2018-01-02 12:45 | 2018-01-02 12:20 | 45 | 25 | 11 | 164 | 200
C41387 | SUP9DM | 12 | 2018-01-02 | B |  | 78 | 0 |  | 5 |  |  | 남문희 |  |  | 1077 | 6 |  | 2 |  |  | 55 | 2 |  |  | 양호 | 양호 | 양호 | 양호 | 양호 | 미정 |  |  | Y |  | 2018-01-02 13:57 | 2018-01-02 13:35 | 2018-01-02 17:10 | 2018-01-02 16:45 | 50 | 25 | 22 | 168 | 215
C41391 | SUP9DM | 12 | 2018-01-02 | C |  | 79 | 0 |  | 6 |  |  | 윤호철 | 김웅철 |  | 1089 | 7 |  | 3 | NO |  | 55 | 3 | NO |  | 양호 | 양호 | 양호 | 양호 | 양호 | 미정 |  |  | Y |  | 2018-01-02 18:05 | 2018-01-02 17:50 | 2018-01-02 21:55 | 2018-01-02 21:07 | 40 | 48 | 15 | 182 | 245
C41395 | SCM440I2 | 12 | 2018-01-02 | A |  | 80 | 0 |  | 7 | [5 empty] | 1077 | 8 |  | 4 | YES |  | 55 | 4 | YES |  | 양호 | 양호 | 양호 | 양호 | 양호 | 미정 |  |  | INGOT |  | 2018-01-02 22:37 | 2018-01-02 22:23 | 2018-01-03 01:55 | 2018-01-03 01:18 | 28 | 37 | 14 | 161 | 212
C41397 | SUP9DM | 12 | 2018-01-02 | A |  | 81 | 0 |  | 8 | [5 empty] | 1072 | 9 |  | 1 |  |  | 55 | 1 |  | O | 양호 | 양호 | 양호 | 양호 | 양호 | 미정 |  |  | Y |  | 2018-01-03 02:50 | 2018-01-03 02:42 | 2018-01-03 06:35 | 2018-01-03 06:00 | 47 | 35 | 8 | 191 | 233
C41401 | SCM440 | 12 | 2018-01-03 | B |  | 82 | 0 |  | 9 | YES |  | 남문희 |  |  | 1063 | 10 |  | 2 |  |  | 55 | 2 |  |  | 양호 | 양호 | 양호 | 양호 | 양호 | 미정 |  |  | Y |  | 2018-01-03 07:58 | 2018-01-03 07:50 | 2018-01-03 11:40 | 2018-01-03 10:59 | 75 | 41 | 8 | 181 | 230
C41405 | 42CRMOS4HM | 12 | 2018-01-03 | B |  | 83 | 0 |  | 1 |  |  | 남문희 |  |  | 1076 | 11 |  | 3 |  |  | 55 | 3 |  |  | 양호 | 양호 | 양호 | 양호 | 양호 | 미정 |  |  | Y |  | 2018-01-03 12:25 | 2018-01-03 12:20 | 2018-01-03 14:55 | 2018-01-03 15:38 | 40 | -43 | 5 | 193 | 155 | PP 171121-18-221
C41409 | SM43C | 12 | 2018-01-03 | D |  | 84 | 0 |  | 2 |  |  | 남태희 |  |  | 1102 | 12 |  | 4 | YES |  | 55 | 4 | YES |  | 양호 | 양호 | 양호 | 양호 | 양호 | 미정 |  |  | Y |  | 2018-01-03 17:21 | 2018-01-03 17:05 | 2018-01-03 20:15 | 2018-01-03 19:41 | 130 | 34 | 16 | 140 | 190
C41413 | SM43C | 12 | 2018-01-03 | D |  | 85 | 0 |  | 3 |  |  | 남태희 |  |  | 1101 | 13 |  | 1 |  |  | 55 | 1 |  |  | 양호 | 양호 | 양호 | 양호 | 양호 | 미정 |  |  | Y |  | 2018-01-03 21:36 | 2018-01-03 21:10 | 2018-01-04 01:15 | 2018-01-04 00:17 | 55 | 58 | 26 | 161 | 245
C41417 | SM45CB | 12 | 2018-01-03 | A |  | 86 | 0 |  | 4 |  |  |  | 남태희 |  | 1022 | 14 |  | 2 |  |  | 55 | 2 |  |  | 양호 | 양호 | 양호 | 양호 | 양호 | 미정 |  |  | Y |  | 2018-01-04 01:55 | 2018-01-04 01:45 | 2018-01-04 05:20 | 2018-01-04 04:44 | 30 | 36 | 10 | 169 | 215
C41421 | SM45C | 12 | 2018-01-04 | B |  | 87 | 0 |  | 5 |  |  | 남태희 |  |  | 1055 | 15 |  | 3 |  |  | 55 | 3 |  |  | 양호 | 양호 | 양호 | 양호 | 양호 | 미정 |  |  | Y |  | 2018-01-04 06:18 | 2018-01-04 06:00 | 2018-01-04 09:30 | 2018-01-04 08:56 | 40 | 34 | 18 | 158 | 210
A43167 | AE15B38M | 12 | 2018-01-19 | A | LADLE 대보수 첫회 | 1 | 0 | 내삽 | 1 |  |  | 강상완 |  |  | 1185 | 1 |  | 1 |  |  | 55 | 1 |  |  | 양호 | 양호 | 양호 | 양호 | 양호 | 미정 |  |  | Y |  | 2018-01-19 13:31 | 2018-01-19 13:24 | 2018-01-19 16:45 | 2018-01-19 16:30 | 21834 | 15 | 7 | 179 | 201 | P/P 170831-07(221) | 8 | 2018-01-19 00:10 | 2018-01-19 10:00 | 590 | 918 | 10 | 5 | 2018-01-19 10:10 | 2018-01-19 13:24 | 194 | 1185 | 184 | 266 | 300 | 7
A43171 | AE1055LS | 12 | 2018-01-19 | C |  | 2 | 0 |  | 2 |  |  | 윤호철 | 김웅철 |  | 1084 | 2 |  | 2 |  |  | 55 | 2 |  |  | 양호 | 양호 | 양호 | 양호 | 양호 | 미정 |  |  | Y |  | 2018-01-19 17:45 | 2018-01-19 17:30 | 2018-01-19 21:30 | 2018-01-19 21:04 | 45 | 26 | 15 | 199 | 240 | AR-10.5
A43175 | AE1055LS | 12 | 2018-01-19 | D |  | 3 | 0 |  | 3 |  |  | 윤호철 | 김웅철 |  | 1087 | 3 |  | 3 |  |  | 55 | 3 |  |  | 양호 | 양호 | 양호 | 양호 | 양호 | 미정 |  |  | Y |  | 2018-01-19 22:40 | 2018-01-19 22:33 | 2018-01-20 01:55 | 2018-01-20 01:39 | 63 | 16 | 7 | 179 | 202
A43179 | SP-AE1055LS | 12 | 2018-01-19 | D |  | 4 | 0 |  | 4 |  |  |  | 장신일 |  | 1086 | 4 |  | 4 | YES |  | 55 | 4 | YES |  | 양호 | 양호 | 양호 | 양호 | 양호 | 미정 |  |  | Y |  | 2018-01-20 02:54 | 2018-01-20 02:45 | 2018-01-20 06:15 | 2018-01-20 05:49 | 50 | 26 | 9 | 175 | 210 | AR-9.5
A43183 | SP-AE1055LS | 12 | 2018-01-20 | B |  | 5 | 0 |  | 5 | [5 empty] | 1090 | 5 |  | 1 |  |  | 55 | 1 |  |  | 양호 | 양호 | 양호 | 양호 | 양호 | 미정 |  |  | Y |  | 2018-01-20 07:28 | 2018-01-20 06:55 | 2018-01-20 10:25 | 2018-01-20 10:02 | 40 | 23 | 33 | 154 | 210 | AR-10.5
A43187 | SP-AE1055LS | 12 | 2018-01-20 | B |  | 6 | 0 |  | 6 | [5 empty] | 1095 | 6 |  | 2 |  |  | 55 | 2 |  |  | 양호 | 양호 | 양호 | 양호 | 양호 | 미정 |  |  | Y |  | 2018-01-20 11:24 | 2018-01-20 11:07 | 2018-01-20 14:30 | 2018-01-20 14:12 | 42 | 18 | 17 | 168 | 203 | AR-10.6
A43191 | STB2 | 12 | 2018-01-20 | C |  | 7 | 0 |  | 7 |  |  | 윤호철 | 김웅철 |  | 1095 | 7 |  | 3 |  |  | 55 | 3 |  |  | 양호 | 양호 | 양호 | 양호 | 양호 | 미정 |  |  | Y |  | 2018-01-20 15:44 | 2018-01-20 15:23 | 2018-01-20 19:15 | 2018-01-20 18:56 | 53 | 19 | 21 | 192 | 232 | AR-10.75
A43195 | STB2 | 12 | 2018-01-20 | C |  | 8 | 0 |  | 8 |  |  | 윤호철 | 김웅철 |  | 1090 | 8 |  | 4 | YES |  | 55 | 4 | YES |  | 양호 | 양호 | 양호 | 양호 | 양호 | 미정 |  |  | Y |  | 2018-01-20 20:00 | 2018-01-20 19:45 | 2018-01-20 23:30 | 2018-01-20 23:12 | 30 | 18 | 15 | 192 | 225 | AR-10.4
A43199 | STB2 | 12 | 2018-01-20 | D |  | 9 | 0 |  | 9 |  |  |  | 장신일 |  | 1086 | 9 |  | 1 |  |  | 55 | 1 |  |  | 양호 | 양호 | 양호 | 양호 | 양호 | 미정 |  |  | Y |  | 2018-01-21 00:40 | 2018-01-21 00:30 | 2018-01-21 04:00 | 2018-01-21 03:40 | 60 | 20 | 10 | 180 | 210 | AR-9.6
B43194 | AE4137HMA | 12 | 2018-01-20 | D |  | 10 | 0 |  | 10 |  |  | 장신일 |  |  | 1088 | 10 |  | 2 |  |  | 55 | 2 |  |  | 양호 | 양호 | 양호 | 양호 | 양호 | 미정 |  |  | Y |  | 2018-01-21 04:17 | 2018-01-21 04:10 | 2018-01-21 07:47 | 2018-01-21 07:21 | 10 | 26 | 7 | 185 | 217
A43207 | STB2 | 12 | 2018-01-21 | B |  | 11 | 0 |  | 11 |  |  |  | 우설식 |  | 1080 | 11 |  | 3 |  |  | 55 | 3 |  |  | 양호 | 양호 | 양호 | 양호 | 양호 | 미정 |  |  | Y |  | 2018-01-21 09:32 | 2018-01-21 09:15 | 2018-01-21 12:56 | 2018-01-21 12:43 | 88 | 13 | 17 | 191 | 221 | AR-9.9
A43211 | AE5124H | 12 | 2018-01-21 | B |  | 12 | 0 |  | 12 |  |  | 윤석재 |  |  | 1075 | 12 |  | 4 | YES |  | 55 | 4 | YES |  | 양호 | 양호 | 양호 | 양호 | 양호 | 미정 |  |  | Y |  | 2018-01-21 13:34 | 2018-01-21 13:10 | 2018-01-21 16:45 | 2018-01-21 16:25 | 14 | 20 | 24 | 170 | 215 | AR-9.85
A43215 | SCR440HF | 12 | 2018-01-21 | C |  | 13 | 0 |  | 13 |  |  | 윤호철 | 김웅철 |  | 1096 | 13 |  | 1 |  |  | 55 | 1 |  |  | 양호 | 양호 | 양호 | 양호 | 양호 | 미정 |  |  | Y |  | 2018-01-21 17:34 | 2018-01-21 17:18 | 2018-01-21 20:40 | 2018-01-21 20:28 | 33 | 12 | 16 | 173 | 202 | AR-9.9
A43219 | SM45C | 12 | 2018-01-21 | A |  | 14 | 0 |  | 14 |  |  | 김웅철 | 윤호철 |  | 1085 | 14 |  | 2 |  |  | 55 | 2 |  |  | 양호 | 양호 | 양호 | 양호 | 양호 | 미정 |  |  | Y |  | 2018-01-21 21:43 | 2018-01-21 21:38 | 2018-01-22 01:33 | 2018-01-22 01:02 | 58 | 31 | 5 | 198 | 235 | AR-10.8
A43223 | SM45C | 12 | 2018-01-21 | A |  | 15 | 0 |  | 15 |  |  | 김웅철 |  |  | 1092 | 15 |  | 3 |  |  | 55 | 3 |  |  | 양호 | 양호 | 양호 | 양호 | 양호 | 미정 |  |  | Y |  | 2018-01-22 02:19 | 2018-01-22 01:55 | 2018-01-22 05:24 | 2018-01-22 05:05 | 22 | 19 | 24 | 166 | 209 | AR-10.0
A43227 | SCR420HB | 12 | 2018-01-22 | B |  | 16 | 0 |  | 16 | YES |  | 강상완 |  |  | 1083 | 16 |  | 4 | YES |  | 55 | 4 | YES |  | 양호 | 양호 | 양호 | 양호 | 양호 | 미정 |  |  | Y |  | 2018-01-22 06:36 | 2018-01-22 06:10 | 2018-01-22 09:40 | 2018-01-22 09:12 | 46 | 28 | 26 | 156 | 210 | AR-9.1
B43222 | 20CRMOV4I | 12 | 2018-01-22 | B |  | 17 | 0 | 외삽1 | 1 |  |  | 윤석재 | 우설식 |  | 1082 | 17 |  | 1 |  |  | 55 | 1 |  |  | 양호 | 양호 | 양호 | 양호 | 양호 | 미정 |  |  | INGOT |  | 2018-01-22 10:39 | 2018-01-22 10:25 | 2018-01-22 13:48 | 2018-01-22 13:20 | 45 | 28 | 14 | 161 | 203 | AR-10.7
A43234 | AE1038M2 | 12 | 2018-01-22 | C |  | 18 | 0 |  | 2 |  |  | 최용선 |  |  | 1087 | 18 |  | 2 |  |  | 55 | 2 |  |  | 양호 | 양호 | 양호 | 양호 | 양호 | 미정 |  |  | Y |  | 2018-01-22 15:03 | 2018-01-22 14:45 | 2018-01-22 18:30 | 2018-01-22 18:11 | 57 | 19 | 18 | 188 | 225 | AR-9.8
A43238 | AE1038M2 | 12 | 2018-01-22 | C |  | 19 | 0 |  | 3 |  |  | 강상완 | 김웅철 |  | 1095 | 19 |  | 3 |  |  | 55 | 3 |  |  | 양호 | 양호 | 양호 | 양호 | 양호 | 미정 |  |  | Y |  | 2018-01-22 19:20 | 2018-01-22 19:08 | 2018-01-22 23:10 | 2018-01-22 22:39 | 38 | 31 | 12 | 199 | 242 | AR-10.6
A43242 | AE15B36C2 | 12 | 2018-01-22 | A |  | 20 | 0 |  | 4 |  |  | 강상완 |  |  | 1124 | 1 |  | 1 |  |  | 55 | 1 |  | O | 양호 | 양호 | 양호 | 양호 | 양호 | 미정 |  |  | Y |  | 2018-01-23 00:18 | 2018-01-22 23:47 | 2018-01-23 04:18 | 2018-01-23 03:48 | 37 | 30 | 31 | 210 | 271 | AR-10.7
A43246 | AE1055LS | 12 | 2018-01-22 | A |  | 21 | 0 |  | 5 |  |  | 강상완 |  |  | 1121 | 2 |  | 2 |  |  | 55 | 2 |  |  | 양호 | 양호 | 양호 | 양호 | 양호 | 미정 |  |  | Y |  | 2018-01-23 05:18 | 2018-01-23 04:45 | 2018-01-23 08:37 | 2018-01-23 08:23 | 27 | 14 | 33 | 185 | 232 | AR-10.7
A43250 | AE1055LS | 12 | 2018-01-23 | B |  | 22 | 0 |  | 6 |  |  | 윤석재 |  |  | 1085 | 3 |  | 3 |  |  | 55 | 3 |  |  | 양호 | 양호 | 양호 | 양호 | 양호 | 미정 |  |  | Y |  | 2018-01-23 09:24 | 2018-01-23 09:15 | 2018-01-23 13:00 | 2018-01-23 12:36 | 38 | 24 | 9 | 192 | 225 | AR-9.9
A43254 | P-AE1055LS | 12 | 2018-01-23 | D |  | 23 | 0 |  | 7 |  |  | 장신일 |  |  | 1086 | 4 |  | 4 | YES |  | 55 | 4 | YES |  | 양호 | 양호 | 양호 | 양호 | 양호 | 미정 |  |  | Y |  | 2018-01-23 14:03 | 2018-01-23 13:51 | 2018-01-23 17:10 | 2018-01-23 16:55 | 51 | 15 | 12 | 172 | 199 | AR-9.85
A43258 | BP-SCM420HT | 12 | 2018-01-23 | D |  | 24 | 0 |  | 8 |  |  |  | 장신일 |  | 1086 | 5 |  | 1 |  |  | 55 | 1 |  |  | 양호 | 양호 | 양호 | 양호 | 양호 | 미정 |  |  | Y |  | 2018-01-23 18:21 | 2018-01-23 17:55 | 2018-01-23 21:50 | 2018-01-23 21:34 | 45 | 16 | 26 | 193 | 235 | AR-10.8
A43262 | BP-SCM420HT | 12 | 2018-01-23 | A |  | 25 | 0 |  | 9 | [5 empty] | 1122 | 6 |  | 2 |  |  | 55 | 2 |  |  | 양호 | 양호 | 양호 | 양호 | 양호 | 미정 |  |  | Y |  | 2018-01-23 22:36 | 2018-01-23 22:17 | 2018-01-24 01:38 | 2018-01-24 01:17 | 27 | 21 | 19 | 161 | 201 | AR-10.5
A43266 | BP-SCM420HT | 12 | 2018-01-23 | A |  | 26 | 0 |  | 10 | YES | 150 |  |  |  | 1133 | 7 |  | 3 | YES |  | 55 | 3 | YES |  | 양호 | 양호 | 양호 | 양호 | 양호 | 미정 |  |  | Y |  | 2018-01-24 02:47 | 2018-01-24 02:32 | 2018-01-24 06:10 | 2018-01-24 05:26 | 54 | 44 | 15 | 159 | 218 | AR-10.4
A43270 | 42CRMO4MS | 12 | 2018-01-24 | B |  | 27 | 0 | 외삽2 | 1 |  |  |  | 우설식 |  | 1081 | 8 |  | 1 |  |  | 55 | 1 |  | O | 양호 | 양호 | 양호 | 양호 | 양호 | 미정 |  |  | Y |  | 2018-01-24 07:12 | 2018-01-24 06:50 | 2018-01-24 11:05 | 2018-01-24 10:33 | 40 | 32 | 22 | 202 | 255 | AR-10.0 P/P 11-20-02(197) | 0
A43274 | 42CRMO4MS | 12 | 2018-01-24 | B |  | 28 | 0 |  | 2 |  |  | 우설식 |  |  | 1079 | 9 |  | 2 |  |  | 55 | 2 |  |  | 양호 | 양호 | 양호 | 양호 | 양호 | 미정 |  |  | Y |  | 2018-01-24 12:39 | 2018-01-24 12:10 | 2018-01-24 15:53 | 2018-01-24 15:21 | 65 | 32 | 29 | 162 | 223
A43278 | 42CRMO4MS | 12 | 2018-01-24 | D |  | 29 | 0 |  | 3 |  |  | 송의섭 |  |  | 1086 | 10 |  | 3 |  |  | 55 | 3 |  |  | 양호 | 양호 | 양호 | 양호 | 양호 | 미정 |  |  | Y |  | 2018-01-24 16:48 | 2018-01-24 16:38 | 2018-01-24 20:30 | 2018-01-24 20:07 | 45 | 23 | 10 | 199 | 232
A43282 | BP-SCR420H1V | 12 | 2018-01-24 | D |  | 30 | 0 |  | 4 |  |  | 송의섭 |  |  | 1087 | 11 |  | 4 | YES |  | 55 | 4 | YES |  | 양호 | 양호 | 양호 | 양호 | 양호 | 미정 |  |  | Y |  | 2018-01-24 21:29 | 2018-01-24 21:12 | 2018-01-25 00:58 | 2018-01-25 00:33 | 42 | 25 | 17 | 185 | 226
A43286 | BP-SCR420H1V | 12 | 2018-01-24 | A |  | 31 | 0 |  | 5 |  |  | 장신일 |  |  | 1138 | 12 |  | 1 |  |  | 55 | 1 |  |  | 양호 | 양호 | 양호 | 양호 | 양호 | 미정 |  |  | Y |  | 2018-01-25 01:35 | 2018-01-25 01:18 | 2018-01-25 05:20 | 2018-01-25 04:34 | 20 | 47 | 17 | 178 | 242 | AR-10.5
A43290 | AE1055M1 | 12 | 2018-01-24 | C |  | 32 | 0 |  | 6 | [5 empty] | 1091 | 13 |  | 2 |  |  | 55 | 2 |  |  | 양호 | 양호 | 양호 | 양호 | 양호 | 미정 |  |  | Y |  | 2018-01-25 05:41 | 2018-01-25 05:30 | 2018-01-25 09:50 | 2018-01-25 09:10 | 10 | 40 | 11 | 208 | 260 | AR-10.7
B43295 | SCR420HB | 12 | 2018-01-25 | D |  | 33 | 0 |  | 7 |  |  | 윤호철 | 김웅철 |  | 1087 | 14 |  | 3 |  |  | 55 | 3 |  |  | 양호 | 양호 | 양호 | 양호 | 양호 | 미정 |  |  | Y |  | 2018-01-25 20:24 | 2018-01-25 20:08 | 2018-01-25 23:38 | 2018-01-25 23:15 | 618 | 23 | 16 | 171 | 210 | AR-10.8
A43308 | 30MNB5M | 12 | 2018-01-25 | A |  | 34 | 0 |  | 8 | [5 empty] | 1138 | 15 |  | 4 | YES |  | 55 | 4 | YES |  | 양호 | 양호 | 양호 | 양호 | 양호 | 미정 |  |  | Y |  | 2018-01-26 01:19 | 2018-01-26 00:54 | 2018-01-26 04:43 | 2018-01-26 04:27 | 76 | 16 | 25 | 187 | 229 | AR-10.1
A43312 | 30MNB5M | 12 | 2018-01-25 | C |  | 35 | 0 |  | 9 | [5 empty] | 1092 | 16 |  | 1 |  |  | 55 | 1 |  |  | 양호 | 양호 | 양호 | 양호 | 양호 | 미정 |  |  | Y |  | 2018-01-26 05:55 | 2018-01-26 05:48 | 2018-01-26 09:18 | 2018-01-26 08:37 | 65 | 41 | 7 | 162 | 210
A43316 | 30MNB5M | 12 | 2018-01-26 | C |  | 36 | 0 |  | 10 | YES |  | 윤호철 | 김웅철 |  | 1091 | 17 |  | 2 |  |  | 55 | 2 |  |  | 양호 | 양호 | 양호 | 양호 | 양호 | 미정 |  |  | Y |  | 2018-01-26 10:50 | 2018-01-26 10:40 | 2018-01-26 14:40 | 2018-01-26 13:57 | 82 | 43 | 10 | 187 | 240 | AR-10.7
B43310 | AE4140MB2 | 12 | 2018-01-26 | D |  | 37 | 0 | 외삽3 | 1 |  |  | 장신일 |  |  | 1086 | 18 |  | 3 |  |  | 55 | 3 |  |  | 양호 | 양호 | 양호 | 양호 | 양호 | 미정 |  |  | Y |  | 2018-01-26 16:19 | 2018-01-26 16:00 | 2018-01-26 19:50 | 2018-01-26 19:33 | 80 | 17 | 19 | 194 | 230 | P/P 171118-10-174
A43325 | SP-AE1055LS | 12 | 2018-01-26 | D |  | 38 | 0 |  | 2 |  |  | 송의섭 |  |  | 1086 | 19 | YES | 4 | YES |  | 55 | 4 | YES |  | 양호 | 양호 | 양호 | 양호 | 양호 | 미정 |  |  | Y |  | 2018-01-26 21:20 | 2018-01-26 21:08 | 2018-01-27 00:22 | 2018-01-27 00:05 | 78 | 17 | 12 | 165 | 194
A43329 | SP-AE1055LS | 12 | 2018-01-26 | B |  | 39 | 0 |  | 3 |  |  | 윤석재 | 우설식 |  | 1082 | 1 |  | 1 |  |  | 55 | 1 |  | O | 양호 | 양호 | 양호 | 양호 | 양호 | 미정 |  |  | Y |  | 2018-01-27 01:36 | 2018-01-27 01:25 | 2018-01-27 04:40 | 2018-01-27 04:22 | 63 | 18 | 11 | 166 | 195 | AR-9.95
A43333 | SPS7 | 12 | 2018-01-26 | B |  | 40 | 0 |  | 4 |  |  | 윤석재 |  |  | 1076 | 2 |  | 2 |  |  | 55 | 2 |  |  | 양호 | 양호 | 양호 | 양호 | 양호 | 미정 |  |  | Y |  | 2018-01-27 05:21 | 2018-01-27 05:09 | 2018-01-27 09:10 | 2018-01-27 08:59 | 29 | 11 | 12 | 217 | 241 | AR-10.6
A43337 | SPS7 | 12 | 2018-01-27 | C |  | 41 | 0 |  | 5 |  |  | 윤호철 | 김웅철 |  | 1076 | 3 |  | 3 |  |  | 55 | 3 |  |  | 양호 | 양호 | 양호 | 양호 | 양호 | 미정 |  |  | Y |  | 2018-01-27 09:56 | 2018-01-27 09:39 | 2018-01-27 13:25 | 2018-01-27 13:10 | 29 | 15 | 18 | 194 | 226 | AR-9.8
A43341 | SMN440 | 12 | 2018-01-27 | D |  | 42 | 0 |  | 6 |  |  | 윤호철 | 김웅철 |  | 1086 | 4 |  | 4 | YES |  | 55 | 4 | YES |  | 양호 | 양호 | 양호 | 양호 | 양호 | 미정 |  |  | Y |  | 2018-01-27 14:39 | 2018-01-27 14:08 | 2018-01-27 18:15 | 2018-01-27 17:58 | 43 | 17 | 31 | 199 | 247 | AR-10.1
B43330 | SM45CS | 12 | 2018-01-27 | D |  | 43 | 0 |  | 7 |  |  |  | 장신일 |  | 1086 | 5 |  | 1 |  |  | 55 | 1 |  |  | 양호 | 양호 | 양호 | 양호 | 양호 | 미정 |  |  | Y |  | 2018-01-27 19:22 | 2018-01-27 19:00 | 2018-01-27 23:00 | 2018-01-27 22:40 | 45 | 20 | 22 | 198 | 240
A43349 | AE1055LS | 12 | 2018-01-27 | B |  | 44 | 0 |  | 8 | [5 empty] | 1083 | 6 |  | 2 |  |  | 55 | 2 |  |  | 양호 | 양호 | 양호 | 양호 | 양호 | 미정 |  |  | Y |  | 2018-01-27 23:42 | 2018-01-27 23:20 | 2018-01-28 03:05 | 2018-01-28 02:41 | 20 | 24 | 22 | 179 | 225 | AR-10.35
A43353 | AE1055LS | 12 | 2018-01-27 | B |  | 45 | 0 |  | 9 | YES |  |  | 우설식 |  | 1088 | 7 |  | 3 | YES |  | 55 | 3 | YES |  | 양호 | 양호 | 양호 | 양호 | 양호 | 미정 |  |  | Y |  | 2018-01-28 03:54 | 2018-01-28 03:32 | 2018-01-28 07:10 | 2018-01-28 06:53 | 27 | 17 | 22 | 179 | 218 | AR-9.85
A43357 | SP-AE1055LS | 12 | 2018-01-28 | C |  | 46 | 0 | 외삽4 | 1 |  |  | 윤호철 | 김웅철 |  | 1105 | 8 |  | 1 |  |  | 55 | 1 |  | O | 양호 | 양호 | 양호 | 양호 | 양호 | 미정 |  |  | N | 2 | 2018-01-28 08:32 | 2018-01-28 08:20 | 2018-01-28 11:30 | 2018-01-28 11:06 | 70 | 24 | 12 | 155 | 190 | P/P 171118-03 [171]
A43361 | SP-AE1055LS | 12 | 2018-01-28 | C |  | 47 | 0 |  | 2 |  |  | 윤호철 | 김웅철 |  | 1089 | 9 |  | 2 |  |  | 55 | 2 |  |  | 양호 | 양호 | 양호 | 양호 | 양호 | 미정 |  |  | Y |  | 2018-01-28 12:37 | 2018-01-28 12:20 | 2018-01-28 15:40 | 2018-01-28 15:27 | 50 | 13 | 17 | 171 | 200 | AR-10.8
A43365 | SCR420HB2 | 12 | 2018-01-28 | A |  | 48 | 0 |  | 3 |  |  | 김웅철 |  |  | 1091 | 10 |  | 3 |  |  | 55 | 3 |  |  | 양호 | 양호 | 양호 | 양호 | 양호 | 미정 |  |  | Y |  | 2018-01-28 17:08 | 2018-01-28 16:48 | 2018-01-28 20:10 | 2018-01-28 19:50 | 68 | 20 | 20 | 162 | 202 | AR-10.8
A43368 | SCR420HB2 | 12 | 2018-01-28 | A |  | 49 | 0 |  | 4 |  |  | 김웅철 |  |  | 1088 | 11 |  | 4 | YES |  | 55 | 4 | YES |  | 양호 | 양호 | 양호 | 양호 | 양호 | 미정 |  |  | Y |  | 2018-01-28 20:42 | 2018-01-28 20:30 | 2018-01-28 23:58 | 2018-01-28 23:43 | 20 | 15 | 12 | 181 | 208 | AR-10.75
B43358 | SM45C | 12 | 2018-01-28 | B |  | 50 | 0 |  | 5 |  |  | 우설식 |  |  | 1077 | 12 |  | 1 |  |  | 55 | 1 |  | O | 양호 | 양호 | 양호 | 양호 | 양호 | 미정 |  |  | Y |  | 2018-01-29 00:44 | 2018-01-29 00:15 | 2018-01-29 03:43 | 2018-01-29 03:19 | 17 | 24 | 29 | 155 | 208 | AR-9.9
B43362 | SM45C | 12 | 2018-01-28 | B |  | 51 | 0 |  | 6 |  |  |  | 우설식 |  | 1083 | 13 |  | 2 |  |  | 55 | 2 |  |  | 양호 | 양호 | 양호 | 양호 | 양호 | 미정 |  |  | Y |  | 2018-01-29 04:47 | 2018-01-29 04:35 | 2018-01-29 08:00 | 2018-01-29 07:37 | 52 | 23 | 12 | 170 | 205 | AR-9.7
B43366 | SCM440HF | 12 | 2018-01-29 | C |  | 52 | 0 |  | 7 |  |  | 최용선 |  |  | 1078 | 14 |  | 3 |  |  | 55 | 3 |  |  | 양호 | 양호 | 양호 | 양호 | 양호 | 미정 |  |  | Y |  | 2018-01-29 08:50 | 2018-01-29 08:40 | 2018-01-29 12:30 | 2018-01-29 12:16 | 40 | 14 | 10 | 207 | 230 | AR-10.8
B43370 | AE4145MD | 12 | 2018-01-29 | C |  | 53 | 0 |  | 8 |  |  | 최용선 |  |  | 1078 | 15 |  | 4 | YES |  | 55 | 4 | YES |  | 양호 | 양호 | 양호 | 양호 | 양호 | 미정 |  |  | Y |  | 2018-01-29 13:14 | 2018-01-29 13:00 | 2018-01-29 17:18 | 2018-01-29 17:03 | 30 | 15 | 14 | 229 | 258 | AR-10.75
B43374 | SM35CI | 12 | 2018-01-29 | A |  | 54 | 0 |  | 9 | [5 empty] | 1116 | 16 |  | 1 |  |  | 55 | 1 |  |  | 양호 | 양호 | 양호 | 양호 | 양호 | 미정 |  |  | INGOT |  | 2018-01-29 17:45 | 2018-01-29 17:32 | 2018-01-29 20:30 | 2018-01-29 20:09 | 14 | 21 | 13 | 144 | 178 | AR-10.5 인고트작업
B43377 | SCM420HT | 12 | 2018-01-29 | A |  | 55 | 0 |  | 10 | YES | 150 | 강상완 |  |  | 1138 | 17 |  | 2 |  |  | 55 | 2 |  |  | 양호 | 양호 | 양호 | 양호 | 양호 | 미정 |  |  | Y |  | 2018-01-29 20:56 | 2018-01-29 20:48 | 2018-01-30 00:38 | 2018-01-30 00:22 | 18 | 16 | 8 | 205 | 230 | AR-10.0
B43381 | SCM420HT | 12 | 2018-01-29 | B |  | 56 | 0 | 외삽5 | 1 |  |  |  | 우설식 |  | 1077 | 18 |  | 3 |  |  | 55 | 3 |  |  | 양호 | 양호 | 양호 | 양호 | 양호 | 미정 |  |  | Y |  | 2018-01-30 01:07 | 2018-01-30 00:55 | 2018-01-30 04:48 | 2018-01-30 04:35 | 17 | 13 | 12 | 208 | 233 | P/P 12-1-2(170)
B43385 | SCM420HI | 12 | 2018-01-29 | B |  | 57 | 0 |  | 2 |  |  | 우설식 |  |  | 1080 | 19 | YES | 4 | YES |  | 55 | 4 | YES |  | 양호 | 양호 | 양호 | 양호 | 양호 | 미정 |  |  | INGOT |  | 2018-01-30 05:17 | 2018-01-30 05:05 | 2018-01-30 08:03 | 2018-01-30 07:50 | 17 | 13 | 12 | 153 | 178 | AR-10.65
B43389 | SM45C | 12 | 2018-01-30 | D |  | 58 | 0 |  | 3 |  |  | 송의섭 |  |  | 1087 | 1 |  | 1 |  |  | 55 | 1 |  |  | 양호 | 양호 | 양호 | 양호 | 양호 | 미정 |  |  | Y |  | 2018-01-30 09:24 | 2018-01-30 09:04 | 2018-01-30 12:30 | 2018-01-30 12:15 | 61 | 15 | 20 | 171 | 206
B43392 | AE1045M6 | 12 | 2018-01-30 | D |  | 59 | 0 |  | 4 |  |  | 송의섭 |  |  | 1087 | 2 |  | 2 |  |  | 55 | 2 |  |  | 양호 | 양호 | 양호 | 양호 | 양호 | 미정 |  |  | Y |  | 2018-01-30 12:23 | 2018-01-30 13:11 | 2018-01-30 16:08 | 2018-01-30 15:33 | 41 | 35 | -48 | 190 | 177
B43396 | SCR420HB | 12 | 2018-01-30 | A |  | 60 | 0 |  | 5 |  |  | 강상완 |  |  | 1132 | 3 |  | 3 |  |  | 55 | 3 |  |  | 양호 | 양호 | 양호 | 양호 | 양호 | 미정 |  |  | Y |  | 2018-01-30 17:11 | 2018-01-30 16:58 | 2018-01-30 20:30 | 2018-01-30 20:17 | 50 | 13 | 13 | 185 | 212 | AR-9.7
B43400 | AE4130MI7 | 12 | 2018-01-30 | A |  | 61 | 0 |  | 6 | YES | 150 |  |  |  | 1129 | 4 |  | 4 | YES |  | 55 | 4 | YES |  | 양호 | 양호 | 양호 | 양호 | 양호 | 미정 |  |  | INGOT |  | 2018-01-30 21:26 | 2018-01-30 21:16 | 2018-01-31 01:15 | 2018-01-31 03:34 | 46 | -139 | 10 | 368 | 239 | AR-10.1 연주중단으로 조괴장으로변경 래들교체 12호>28호
B43403 | KBMA75S | 12 | 2018-01-30 | B |  | 62 | 0 | 외삽6 | 1 |  |  | 윤석재 |  |  | 1078 | 4 |  | 1 |  |  | 55 | 1 |  | O | 양호 | 양호 | 양호 | 양호 | 양호 | 미정 |  |  | Y |  | 2018-01-31 03:12 | 2018-01-31 03:00 | 2018-01-31 06:42 | 2018-01-31 06:32 | 105 | 10 | 12 | 199 | 222 | P/P11-29-7(176)
B43407 | KBMA75S | 12 | 2018-01-31 | D |  | 63 | 0 |  | 2 | [5 empty] | 1086 | 5 |  | 2 |  |  | 55 | 2 |  |  | 양호 | 양호 | 양호 | 양호 | 양호 | 미정 |  |  | Y |  | 2018-01-31 07:35 | 2018-01-31 07:13 | 2018-01-31 10:51 | 2018-01-31 10:39 | 31 | 12 | 22 | 184 | 218
B43411 | KBMA75S | 12 | 2018-01-31 | D |  | 64 | 0 |  | 3 |  |  | 장신일 |  |  | 1084 | 6 |  | 3 |  |  | 55 | 3 |  |  | 양호 | 양호 | 양호 | 양호 | 양호 | 미정 |  |  | Y |  | 2018-01-31 11:53 | 2018-01-31 11:35 | 2018-01-31 15:00 | 2018-01-31 14:42 | 44 | 18 | 18 | 169 | 205
B43415 | SM20C | 12 | 2018-01-31 | A |  | 65 | 0 |  | 4 | [5 empty] | 1088 | 7 |  | 4 | YES |  | 55 | 4 | YES |  | 양호 | 양호 | 양호 | 양호 | 양호 | 미정 |  |  | Y |  | 2018-01-31 16:00 | 2018-01-31 16:01 | 2018-01-31 19:18 | 2018-01-31 19:07 | 61 | 11 | -1 | 187 | 197 | AR-10.1
B43419 | SM20C | 12 | 2018-01-31 | A |  | 66 | 0 |  | 5 |  |  | 송의섭 |  |  | 1140 | 8 |  | 1 |  |  | 55 | 1 |  |  | 양호 | 양호 | 양호 | 양호 | 양호 | 미정 |  |  | Y |  | 2018-01-31 19:45 | 2018-01-31 19:33 | 2018-02-01 00:10 | 2018-01-31 23:28 | 15 | 42 | 12 | 224 | 277 | AR-10.5
C42012 | SUP9DM | 12 | 2018-01-31 | C |  | 67 | 0 |  | 6 | [5 empty] | 1060 | 9 |  | 2 |  |  | 55 | 2 |  |  | 양호 | 양호 | 양호 | 양호 | 양호 | 미정 |  |  | Y |  | 2018-02-01 01:13 | 2018-02-01 01:00 | 2018-02-01 04:35 | 2018-02-01 04:08 | 50 | 27 | 13 | 174 | 215
B43427 | KSG4120H | 12 | 2018-01-31 | C |  | 68 | 0 |  | 7 | [5 empty] | 1050 | 10 |  | 3 | YES |  | 55 | 3 | YES |  | 양호 | 양호 | 양호 | 양호 | 양호 | 미정 |  |  | Y |  | 2018-02-01 05:02 | 2018-02-01 04:52 | 2018-02-01 08:10 | 2018-02-01 07:58 | 17 | 12 | 10 | 176 | 198
C42020 | SUP9DM | 12 | 2018-02-01 | D |  | 69 | 0 |  | 8 |  |  | 남태희 |  |  | 1101 | 11 |  | 1 |  |  | 55 | 1 |  | O | 양호 | 양호 | 양호 | 양호 | 양호 | 미정 |  |  | Y |  | 2018-02-01 10:14 | 2018-02-01 09:45 | 2018-02-01 13:10 | 2018-02-01 12:47 | 95 | 23 | 29 | 153 | 205
C42024 | SUP9DM | 12 | 2018-02-01 | A |  | 70 | 0 |  | 9 |  |  | 남태희 |  |  | 1100 | 12 |  | 2 |  |  | 55 | 2 |  |  | 양호 | 양호 | 양호 | 양호 | 양호 | 미정 |  |  | Y |  | 2018-02-01 14:18 | 2018-02-01 14:08 | 2018-02-01 17:40 | 2018-02-01 17:13 | 58 | 27 | 10 | 175 | 212
C42028 | SUP9DM | 12 | 2018-02-01 | A |  | 71 | 0 |  | 10 | YES |  |  |  |  | 1077 | 13 |  | 3 | YES |  | 55 | 3 | YES |  | 양호 | 양호 | 양호 | 양호 | 양호 | 미정 |  |  | Y |  | 2018-02-01 18:44 | 2018-02-01 18:30 | 2018-02-01 22:20 | 2018-02-01 21:53 | 50 | 27 | 14 | 189 | 230
C42032 | SM55C | 12 | 2018-02-01 | C |  | 72 | 0 |  | 1 | [5 empty] | 1060 | 14 |  | 1 |  |  | 55 | 1 |  | O | 양호 | 양호 | 양호 | 양호 | 양호 | 미정 |  |  | Y |  | 2018-02-01 23:23 | 2018-02-01 23:10 | 2018-02-02 02:50 | 2018-02-02 02:32 | 50 | 18 | 13 | 189 | 220 | P/P교체, 171121-09-238, 잔존:150mm
C42036 | SM50CM | 12 | 2018-02-01 | C |  | 73 | 0 |  | 2 | [5 empty] | 1060 | 15 |  | 2 |  |  | 55 | 2 |  |  | 양호 | 양호 | 양호 | 양호 | 양호 | 미정 |  |  | Y |  | 2018-02-02 03:44 | 2018-02-02 03:40 | 2018-02-02 07:20 | 2018-02-02 06:53 | 50 | 27 | 4 | 189 | 220
C42040 | SM50CM | 12 | 2018-02-02 | D |  | 74 | 0 |  | 3 |  |  | 남태희 |  |  | 1101 | 16 |  | 3 |  |  | 55 | 3 |  |  | 양호 | 양호 | 양호 | 양호 | 양호 | 미정 |  |  | Y |  | 2018-02-02 08:18 | 2018-02-02 08:00 | 2018-02-02 11:55 | 2018-02-02 11:41 | 40 | 14 | 18 | 203 | 235
C42044 | SM50CM | 12 | 2018-02-02 | D |  | 75 | 0 |  | 4 |  |  | 남태희 |  |  | 1102 | 17 | YES | 4 | YES |  | 55 | 4 | YES |  | 양호 | 양호 | 양호 | 양호 | 양호 | 미정 |  |  | Y |  | 2018-02-02 13:09 | 2018-02-02 12:40 | 2018-02-02 16:55 | 2018-02-02 16:12 | 45 | 43 | 29 | 183 | 255
C42048 | SM50CM | 12 | 2018-02-02 | B |  | 76 | 0 |  | 5 |  |  | 남문희 |  |  | 1093 | 1 |  | 1 |  |  | 55 | 1 |  |  | 양호 | 양호 | 양호 | 양호 | 양호 | 미정 |  |  | Y |  | 2018-02-02 17:24 | 2018-02-02 17:10 | 2018-02-02 20:55 | 2018-02-02 20:48 | 15 | 7 | 14 | 204 | 225 | 상 부 교 체
C42052 | AE1541M4 | 12 | 2018-02-02 | C |  | 77 | 0 |  | 6 |  |  | 남문희 |  |  | 1060 | 2 |  | 2 |  |  | 55 | 2 |  |  | 양호 | 양호 | 양호 | 양호 | 양호 | 미정 |  |  | N | 1 | 2018-02-02 22:13 | 2018-02-02 22:00 | 2018-02-03 01:50 | 2018-02-03 01:29 | 65 | 21 | 13 | 196 | 230
C42056 | AE1541M4 | 12 | 2018-02-02 | C |  | 78 | 0 |  | 7 | [5 empty] | 1060 | 3 |  | 3 |  |  | 55 | 3 |  |  | 양호 | 양호 | 양호 | 양호 | 양호 | 미정 |  |  | Y |  | 2018-02-03 02:53 | 2018-02-03 02:40 | 2018-02-03 06:30 | 2018-02-03 05:47 | 50 | 43 | 13 | 174 | 230
C42060 | SM10C | 12 | 2018-02-03 | D |  | 79 | 0 |  | 8 |  |  | 남태희 |  |  | 1101 | 4 |  | 4 | YES |  | 55 | 4 | YES |  | 양호 | 양호 | 양호 | 양호 | 양호 | 미정 |  |  | Y |  | 2018-02-03 07:31 | 2018-02-03 07:15 | 2018-02-03 10:40 | 2018-02-03 10:18 | 45 | 22 | 16 | 166 | 205
B43453 | SNCM439P | 12 | 2018-02-03 | D |  | 80 | 0 |  | 9 |  |  | 송의섭 |  |  | 1087 | 5 |  | 1 |  |  | 55 | 1 |  |  | 양호 | 양호 | 양호 | 양호 | 양호 | 미정 |  |  | Y |  | 2018-02-03 11:27 | 2018-02-03 11:22 | 2018-02-03 15:10 | 2018-02-03 14:41 | 42 | 29 | 5 | 194 | 228
B43457 | AE4330VM2 | 12 | 2018-02-03 | B |  | 81 | 0 |  | 1 |  |  |  | 우설식 |  | 1077 | 6 |  | 1 |  |  | 55 | 1 |  | O | 양호 | 양호 | 양호 | 양호 | 양호 | 미정 |  |  | N | 1 | 2018-02-03 15:53 | 2018-02-03 15:40 | 2018-02-03 19:58 | 2018-02-03 19:29 | 30 | 29 | 13 | 215 | 258 | P/P11-29-4 (235)
B43461 | AE15B35C | 12 | 2018-02-03 | B |  | 82 | 0 |  | 2 |  |  |  | 우설식 |  | 1097 | 7 |  | 2 |  |  | 55 | 2 |  |  | 양호 | 양호 | 양호 | 양호 | 양호 | 미정 |  |  | Y |  | 2018-02-03 20:21 | 2018-02-03 20:05 | 2018-02-04 00:38 | 2018-02-04 00:21 | 7 | 17 | 16 | 241 | 273 | AR-10.15
B43467 | AE15B35C | 12 | 2018-02-03 | C |  | 83 | 0 |  | 3 |  |  | 최용선 |  |  | 1081 | 8 |  | 3 |  |  | 55 | 3 |  |  | 양호 | 양호 | 양호 | 양호 | 양호 | 미정 |  |  | Y |  | 2018-02-04 02:25 | 2018-02-04 02:08 | 2018-02-04 06:08 | 2018-02-04 05:46 | 90 | 22 | 17 | 201 | 240 | AR-10.45
B43471 | AE15B35C | 12 | 2018-02-04 | A |  | 84 | 0 |  | 4 |  |  | 강상완 |  |  | 1133 | 9 |  | 4 | YES |  | 55 | 4 | YES |  | 양호 | 양호 | 양호 | 양호 | 양호 | 미정 |  |  | Y |  | 2018-02-04 06:35 | 2018-02-04 06:20 | 2018-02-04 10:02 | 2018-02-04 09:50 | 12 | 12 | 15 | 195 | 222 | AR-10.15
B43475 | SM45CI | 12 | 2018-02-04 | A |  | 85 | 0 |  | 5 |  |  | 강상완 |  |  | 1144 | 10 |  | 1 |  |  | 55 | 1 |  |  | 양호 | 양호 | 양호 | 양호 | 양호 | 미정 |  |  | INGOT |  | 2018-02-04 10:42 | 2018-02-04 10:30 | 2018-02-04 13:52 | 2018-02-04 13:13 | 28 | 39 | 12 | 151 | 202 | AR-9.65
B43831 | SNCM26V | 12 | 2018-02-22 | B | LADLE 대보수 첫회 | 1 | 0 |  | 1 |  |  | 최용선 |  |  | 1080 | 1 |  | 1 |  |  | 55 | 1 |  |  | 양호 | 양호 | 양호 | 양호 | 양호 | 미정 |  |  | INGOT |  | 2018-02-23 03:39 | 2018-02-23 03:27 | 2018-02-23 04:30 | 2018-02-23 06:41 | 26735 | -131 | 12 | 182 | 63 | AR-11.35 170923-09(220) 2연주 중단 5번래들로 교체함 | 8 | 2018-02-21 07:10 | 2018-02-22 08:00 | 1490 | 816 | 30 | 5 | 2018-02-22 08:30 | 2018-02-23 03:27 | 1137 | 1080 | 255 | 260 | 275 | 12
A43845 | SACM1 | 12 | 2018-02-22 | B |  | 2 | 0 |  | 2 |  |  | 우설식 |  |  | 1090 | 1 |  | 1 |  |  | 55 | 1 |  |  | 양호 | 양호 | 양호 | 양호 | 양호 | 미정 |  |  | Y |  | 2018-02-23 05:38 | 2018-02-23 05:28 | 2018-02-23 09:15 | 2018-02-23 08:55 | 58 | 20 | 10 | 198 | 227 | AR-10.65
A43849 | AE1055M1 | 12 | 2018-02-23 | D |  | 3 | 0 |  | 3 |  |  |  | 장신일 |  | 1087 | 2 |  | 2 |  |  | 55 | 2 |  |  | 양호 | 양호 | 양호 | 양호 | 양호 | 미정 |  |  | Y |  | 2018-02-23 10:08 | 2018-02-23 09:48 | 2018-02-23 13:50 | 2018-02-23 13:34 | 33 | 16 | 20 | 206 | 242
A43853 | AE1055M1 | 12 | 2018-02-23 | A |  | 4 | 0 |  | 4 |  |  | 강상완 |  |  | 1133 | 3 |  | 3 |  |  | 55 | 3 |  |  | 양호 | 양호 | 양호 | 양호 | 양호 | 미정 |  |  | Y |  | 2018-02-23 14:52 | 2018-02-23 14:28 | 2018-02-23 18:15 | 2018-02-23 17:44 | 38 | 31 | 24 | 173 | 227 | AR-10.3
A43856 | SF40CVM2 | 12 | 2018-02-23 | A |  | 5 | 0 |  | 5 |  |  | 강상완 |  |  | 1129 | 4 |  | 4 | YES |  | 55 | 4 | YES |  | 양호 | 양호 | 양호 | 양호 | 양호 | 미정 |  |  | Y |  | 2018-02-23 20:32 | 2018-02-23 20:00 | 2018-02-23 23:32 | 2018-02-23 23:13 | 105 | 19 | 32 | 161 | 212 | AR-9.6
A43860 | KBMA75S | 12 | 2018-02-23 | B |  | 6 | 0 |  | 6 |  |  | 윤석재 |  |  | 1082 | 5 |  | 1 |  |  | 55 | 1 |  | O | 양호 | 양호 | 양호 | 양호 | 양호 | 미정 |  |  | Y |  | 2018-02-24 00:32 | 2018-02-24 00:12 | 2018-02-24 04:25 | 2018-02-24 03:41 | 40 | 44 | 20 | 189 | 253 | AR-10.35 RH워싱작업으로 처리지연됌
A43864 | KBMA75S | 12 | 2018-02-23 | B |  | 7 | 0 |  | 7 |  |  | 윤석재 |  |  | 1078 | 6 |  | 2 |  |  | 55 | 2 |  |  | 양호 | 양호 | 양호 | 양호 | 양호 | 미정 |  |  | Y |  | 2018-02-24 04:52 | 2018-02-24 04:40 | 2018-02-24 08:12 | 2018-02-24 07:56 | 15 | 16 | 12 | 184 | 212 | AR-10.35
A43868 | SNCM26V | 12 | 2018-02-24 | D |  | 8 | 0 |  | 8 |  |  | 장신일 |  |  | 1087 | 7 |  | 3 |  |  | 55 | 3 |  |  | 양호 | 양호 | 양호 | 양호 | 양호 | 미정 |  |  | INGOT |  | 2018-02-24 09:13 | 2018-02-24 08:57 | 2018-02-24 12:25 | 2018-02-24 11:58 | 45 | 27 | 16 | 165 | 208
A43872 | STB3D | 12 | 2018-02-24 | D |  | 9 | 0 |  | 9 |  |  | 송의섭 |  |  | 1088 | 8 |  | 4 | YES |  | 55 | 4 | YES |  | 양호 | 양호 | 양호 | 양호 | 양호 | 미정 |  |  | Y |  | 2018-02-24 13:38 | 2018-02-24 13:33 | 2018-02-24 17:33 | 2018-02-24 16:58 | 68 | 35 | 5 | 200 | 240
A43876 | STB3D | 12 | 2018-02-24 | A |  | 10 | 0 |  | 10 | [5 empty] | 1129 | 9 |  | 1 |  |  | 55 | 1 |  |  | 양호 | 양호 | 양호 | 양호 | 양호 | 미정 |  |  | Y |  | 2018-02-24 18:35 | 2018-02-24 18:08 | 2018-02-24 21:40 | 2018-02-24 21:28 | 35 | 12 | 27 | 173 | 212 | AR-10.15
A43880 | STB3D | 12 | 2018-02-24 | C |  | 11 | 0 |  | 11 |  |  | 윤호철 | 김웅철 |  | 1092 | 10 |  | 2 |  |  | 55 | 2 |  |  | 양호 | 양호 | 양호 | 양호 | 양호 | 미정 |  |  | Y |  | 2018-02-24 22:37 | 2018-02-24 22:20 | 2018-02-25 02:18 | 2018-02-25 02:00 | 40 | 18 | 17 | 203 | 238 | AR-10.1
A43884 | SNCM8 | 12 | 2018-02-24 | C |  | 12 | 0 |  | 12 |  |  | 윤호철 | 김웅철 |  | 1098 | 11 |  | 3 |  |  | 55 | 3 |  |  | 양호 | 양호 | 양호 | 양호 | 양호 | 미정 |  |  | Y |  | 2018-02-25 03:25 | 2018-02-25 03:00 | 2018-02-25 07:05 | 2018-02-25 06:51 | 42 | 14 | 25 | 206 | 245 | AR-10.7
A43888 | SNCM8 | 12 | 2018-02-25 | D |  | 13 | 0 |  | 13 |  |  | 장신일 |  |  | 1087 | 12 |  | 4 | YES |  | 55 | 4 | YES |  | 양호 | 양호 | 양호 | 양호 | 양호 | 미정 |  |  | Y |  | 2018-02-25 08:10 | 2018-02-25 07:45 | 2018-02-25 11:53 | 2018-02-25 11:30 | 40 | 23 | 25 | 199 | 248
A43892 | 18CRNIMO7HI | 12 | 2018-02-25 | D |  | 14 | 0 |  | 14 |  |  | 장신일 |  |  | 1086 | 13 |  | 1 |  |  | 55 | 1 |  |  | 양호 | 양호 | 양호 | 양호 | 양호 | 미정 |  |  | INGOT |  | 2018-02-25 12:29 | 2018-02-25 12:15 | 2018-02-25 16:03 | 2018-02-25 15:15 | 22 | 48 | 14 | 166 | 228
B43880 | 16MNCRS5HAM | 12 | 2018-02-25 | A |  | 15 | 0 |  | 15 |  |  | 장신일 |  |  | 1130 | 14 |  | 2 |  |  | 55 | 2 |  |  | 양호 | 양호 | 양호 | 양호 | 양호 | 미정 |  |  | Y |  | 2018-02-25 16:55 | 2018-02-25 16:48 | 2018-02-25 20:30 | 2018-02-25 20:14 | 45 | 16 | 7 | 199 | 222 | AR-9.4
A43901 | P-AE1055LS | 12 | 2018-02-25 | A |  | 16 | 0 |  | 16 | YES |  | 장신일 |  |  | 1147 | 15 |  | 3 | YES |  | 55 | 3 | YES |  | 양호 | 양호 | 양호 | 양호 | 양호 | 미정 |  |  | Y |  | 2018-02-25 21:42 | 2018-02-25 21:17 | 2018-02-26 01:00 | 2018-02-26 00:45 | 47 | 15 | 25 | 184 | 223 | AR-9.8
A43905 | P-AE1055LS | 12 | 2018-02-25 | C |  | 17 | 0 | 외삽1 | 1 |  |  | 윤호철 | 김웅철 |  | 1107 | 16 |  | 1 |  |  | 55 | 1 |  | O | 양호 | 양호 | 양호 | 양호 | 양호 | 미정 |  |  | Y |  | 2018-02-26 02:07 | 2018-02-26 01:45 | 2018-02-26 05:20 | 2018-02-26 05:06 | 45 | 14 | 22 | 178 | 215 | AR-10.9
A43909 | SNCM439P | 12 | 2018-02-26 | D |  | 18 | 0 |  | 2 |  |  | 윤호철 | 김웅철 |  | 1087 | 17 |  | 2 |  |  | 55 | 2 |  |  | 양호 | 양호 | 양호 | 양호 | 양호 | 미정 |  |  | Y |  | 2018-02-26 06:22 | 2018-02-26 06:00 | 2018-02-26 10:15 | 2018-02-26 09:55 | 40 | 20 | 22 | 212 | 255
A43913 | 34CRNIMO6MI-J | 12 | 2018-02-26 | D |  | 19 | 0 |  | 3 |  |  | 장신일 |  |  | 1086 | 18 | YES | 3 | YES |  | 55 | 3 | YES |  | 양호 | 양호 | 양호 | 양호 | 양호 | 미정 |  |  | INGOT |  | 2018-02-26 13:30 | 2018-02-26 13:05 | 2018-02-26 16:45 | 2018-02-26 15:52 | 170 | 53 | 25 | 142 | 220 | 5톤 1기16번에 합탕함
A43917 | SCR415HM | 12 | 2018-02-26 | B |  | 20 | 0 |  | 4 |  |  | 윤석재 |  |  | 1083 | 1 |  | 1 |  |  | 55 | 1 |  | O | 양호 | 양호 | 양호 | 양호 | 양호 | 미정 |  |  | Y |  | 2018-02-26 17:56 | 2018-02-26 17:48 | 2018-02-26 21:25 | 2018-02-26 21:06 | 63 | 19 | 8 | 189 | 217 | AR-10.45 11단 10시 방향 삼각목지침식 발생함
B43906 | AE4140Q | 12 | 2018-02-26 | C |  | 21 | 0 |  | 5 |  |  | 윤석재 |  |  | 1081 | 2 |  | 2 |  |  | 55 | 2 |  |  | 양호 | 양호 | 양호 | 양호 | 양호 | 미정 |  |  | Y |  | 2018-02-26 22:36 | 2018-02-26 22:15 | 2018-02-27 02:10 | 2018-02-27 01:50 | 50 | 20 | 21 | 194 | 235
B43910 | SFMN438V | 12 | 2018-02-26 | C |  | 22 | 0 |  | 6 |  |  | 최용선 |  |  | 1086 | 3 |  | 3 |  |  | 55 | 3 |  |  | 양호 | 양호 | 양호 | 양호 | 양호 | 미정 |  |  | Y |  | 2018-02-27 03:20 | 2018-02-27 03:08 | 2018-02-27 09:13 | 2018-02-27 09:05 | 58 | 8 | 12 | 345 | 365 | AR-10.45
A43932 | STB2 | 12 | 2018-02-27 | D |  | 23 | 0 |  | 7 |  |  | 송의섭 |  |  | 1087 | 4 |  | 4 | YES |  | 55 | 4 | YES |  | 양호 | 양호 | 양호 | 양호 | 양호 | 미정 |  |  | Y |  | 2018-02-27 10:25 | 2018-02-27 10:05 | 2018-02-27 14:15 | 2018-02-27 13:37 | 52 | 38 | 20 | 192 | 250
A43936 | STB2 | 12 | 2018-02-27 | B |  | 24 | 0 |  | 8 |  |  | 윤석재 |  |  | 1073 | 5 |  | 1 |  |  | 55 | 1 |  | O | 양호 | 양호 | 양호 | 양호 | 양호 | 미정 |  |  | Y |  | 2018-02-27 14:56 | 2018-02-27 14:30 | 2018-02-27 18:15 | 2018-02-27 17:58 | 15 | 17 | 26 | 182 | 225 | AR-10
A43940 | STB2 | 12 | 2018-02-27 | B |  | 25 | 0 |  | 9 |  |  | 윤석재 |  |  | 1088 | 6 |  | 2 |  |  | 55 | 2 |  |  | 양호 | 양호 | 양호 | 양호 | 양호 | 미정 |  |  | Y |  | 2018-02-27 19:23 | 2018-02-27 19:00 | 2018-02-27 22:50 | 2018-02-27 22:29 | 45 | 21 | 23 | 186 | 230 | AR-9.7
A43944 | FPA-SCR420HB2 | 12 | 2018-02-27 | C |  | 26 | 0 |  | 10 |  |  | 윤호철 | 김웅철 |  | 1089 | 7 |  | 3 |  |  | 55 | 3 |  |  | 양호 | 양호 | 양호 | 양호 | 양호 | 미정 |  |  | Y |  | 2018-02-27 23:52 | 2018-02-27 23:35 | 2018-02-28 03:05 | 2018-02-28 02:48 | 45 | 17 | 17 | 176 | 210 | AR-10.8
A43948 | SCR420HB2 | 12 | 2018-02-27 | C |  | 27 | 0 |  | 11 |  |  | 윤호철 | 김웅철 |  | 1099 | 8 |  | 4 | YES |  | 55 | 4 | YES |  | 양호 | 양호 | 양호 | 양호 | 양호 | 미정 |  |  | Y |  | 2018-02-28 03:39 | 2018-02-28 03:20 | 2018-02-28 06:55 | 2018-02-28 06:36 | 15 | 19 | 19 | 176 | 215 | AR-10.3
A43952 | SCR420HB2 | 12 | 2018-02-28 | A |  | 28 | 0 |  | 12 | YES |  | 강상완 |  |  | 1119 | 9 |  | 1 | YES |  | 55 | 1 | YES |  | 양호 | 양호 | 양호 | 양호 | 양호 | 미정 |  |  | Y |  | 2018-02-28 07:27 | 2018-02-28 07:15 | 2018-02-28 10:57 | 2018-02-28 10:26 | 20 | 31 | 12 | 179 | 222 | AR-9.0 C/N 철피찢어짐
A43956 | SCR420HQ | 12 | 2018-02-28 | A |  | 29 | 0 | 외삽2 | 1 |  |  | 강상완 |  |  | 1120 | 10 |  | 1 |  |  | 55 | 1 |  | O | 양호 | 양호 | 양호 | 양호 | 양호 | 미정 |  |  | Y |  | 2018-02-28 12:16 | 2018-02-28 12:52 | 2018-02-28 15:30 | 2018-02-28 14:55 | 115 | 35 | -36 | 159 | 158 | P/P 17211-09(236)
A43960 | SCR420HQ | 12 | 2018-02-28 | B |  | 30 | 0 |  | 2 |  |  | 윤석재 |  |  | 1082 | 11 |  | 2 |  |  | 55 | 2 |  |  | 양호 | 양호 | 양호 | 양호 | 양호 | 미정 |  |  | Y |  | 2018-02-28 16:46 | 2018-02-28 16:20 | 2018-02-28 19:55 | 2018-02-28 19:23 | 50 | 32 | 26 | 157 | 215 | AR-10.65
A43964 | STB2 | 12 | 2018-02-28 | B |  | 31 | 0 |  | 3 |  |  | 윤석재 |  |  | 1086 | 12 |  | 3 | YES |  | 55 | 3 | YES |  | 양호 | 양호 | 양호 | 양호 | 양호 | 미정 |  |  | Y |  | 2018-02-28 21:03 | 2018-02-28 20:37 | 2018-03-01 00:50 | 2018-03-01 00:17 | 42 | 33 | 26 | 194 | 253 | AR-10.45
C42486 | DCK45M2 | 12 | 2018-02-28 | C |  | 32 | 0 |  | 4 |  |  | 윤호철 | 김웅철 |  | 1060 | 13 |  | 1 |  |  | 55 | 1 |  | O | 양호 | 양호 | 양호 | 양호 | 양호 | 미정 |  |  | Y |  | 2018-03-01 02:19 | 2018-03-01 02:10 | 2018-03-01 05:40 | 2018-03-01 05:19 | 80 | 21 | 9 | 180 | 210
C42490 | SM45C | 12 | 2018-03-01 | A |  | 33 | 0 |  | 5 | [5 empty] | 1070 | 14 |  | 2 |  |  | 55 | 2 |  |  | 양호 | 양호 | 양호 | 양호 | 양호 | 미정 |  |  | Y |  | 2018-03-01 06:44 | 2018-03-01 06:35 | 2018-03-01 10:10 | 2018-03-01 09:45 | 55 | 25 | 9 | 181 | 215
C42494 | SM55CS1 | 12 | 2018-03-01 | A |  | 34 | 0 |  | 6 | [5 empty] | 1084 | 15 |  | 3 |  |  | 55 | 3 |  |  | 양호 | 양호 | 양호 | 양호 | 양호 | 미정 |  |  | Y |  | 2018-03-01 11:35 | 2018-03-01 11:22 | 2018-03-01 15:05 | 2018-03-01 14:25 | 72 | 40 | 13 | 170 | 223
C42498 | SCM415C2 | 12 | 2018-03-01 | B |  | 35 | 0 |  | 7 |  |  | 남문희 |  |  | 1095 | 16 |  | 1 |  |  | 65 | 1 |  | O | 양호 | 양호 | 양호 | 양호 | 양호 | 미정 |  |  | INGOT |  | 2018-03-01 16:20 | 2018-03-01 16:00 | 2018-03-01 19:30 | 2018-03-01 18:44 | 55 | 46 | 20 | 144 | 210
C42502 | SUP9DM | 12 | 2018-03-01 | B |  | 36 | 0 |  | 8 |  |  | 남문희 |  |  | 1084 | 17 |  | 2 |  |  | 65 | 2 |  |  | 양호 | 양호 | 양호 | 양호 | 양호 | 미정 |  |  | Y |  | 2018-03-01 21:32 | 2018-03-01 21:10 | 2018-03-02 00:40 | 2018-03-02 00:14 | 100 | 26 | 22 | 163 | 210 | 11---12단 목지 침식중 중보수
A44175 | STB2 | 12 | 2018-03-10 | C | LADLE 중보수 첫회 | 37 | 1 | 내삽 | 1 | [5 empty] | 1374 | 1 |  | 1 |  |  | 55 | 1 |  |  | 양호 | 양호 | 양호 | 양호 | 양호 | 미정 |  |  | Y |  | 2018-03-10 12:01 | 2018-03-10 11:40 | 2018-03-10 15:02 | 2018-03-10 14:42 | 12180 | 20 | 21 | 160 | 202 | [11 empty] | 1374 | 214 | 255 | 285
A44179 | AE4140MR | 12 | 2018-03-10 | D |  | 38 | 2 |  | 2 |  |  | 장신일 |  |  | 1089 | 2 |  | 2 |  |  | 55 | 2 |  |  | 양호 | 양호 | 양호 | 양호 | 양호 | 미정 |  |  | Y |  | 2018-03-10 16:07 | 2018-03-10 15:50 | 2018-03-10 19:47 | 2018-03-10 19:22 | 48 | 25 | 17 | 195 | 237
A44183 | AE4140MR | 12 | 2018-03-10 | D |  | 39 | 3 |  | 3 |  |  | 장신일 |  |  | 1086 | 3 |  | 3 |  |  | 55 | 3 |  |  | 양호 | 양호 | 양호 | 양호 | 양호 | 미정 |  |  | Y |  | 2018-03-10 20:32 | 2018-03-10 20:10 | 2018-03-10 23:57 | 2018-03-10 23:29 | 23 | 28 | 22 | 177 | 227
A44187 | AE1524HM | 12 | 2018-03-10 | A |  | 40 | 4 |  | 4 |  |  | 송의섭 |  |  | 1126 | 4 |  | 4 | YES |  | 55 | 4 | YES |  | 양호 | 양호 | 양호 | 양호 | 양호 | 미정 |  |  | Y |  | 2018-03-11 01:04 | 2018-03-11 00:33 | 2018-03-11 04:31 | 2018-03-11 04:04 | 36 | 27 | 31 | 180 | 238 | AR-10.0
A44191 | AE1524HM | 12 | 2018-03-10 | A |  | 41 | 5 |  | 5 |  |  | 강상완 |  |  | 1130 | 5 |  | 1 |  |  | 55 | 1 |  |  | 양호 | 양호 | 양호 | 양호 | 양호 | 미정 |  |  | Y |  | 2018-03-11 05:03 | 2018-03-11 04:45 | 2018-03-11 08:20 | 2018-03-11 08:06 | 14 | 14 | 18 | 184 | 215 | AR-9.5
A44196 | SHPG2 | 12 | 2018-03-11 | C |  | 42 | 6 |  | 6 |  |  | 윤호철 | 김웅철 |  | 1095 | 6 |  | 2 |  |  | 55 | 2 |  |  | 양호 | 양호 | 양호 | 양호 | 양호 | 미정 |  |  | Y |  | 2018-03-11 10:31 | 2018-03-11 10:02 | 2018-03-11 13:30 | 2018-03-11 13:19 | 102 | 11 | 29 | 168 | 208 | AR-10.55
A44200 | SHPG2 | 12 | 2018-03-11 | D |  | 43 | 7 |  | 7 |  |  | 윤호철 | 김웅철 |  | 1086 | 7 |  | 3 |  |  | 55 | 3 |  |  | 양호 | 양호 | 양호 | 양호 | 양호 | 미정 |  |  | Y |  | 2018-03-11 14:41 | 2018-03-11 14:25 | 2018-03-11 17:50 | 2018-03-11 17:16 | 55 | 34 | 16 | 155 | 205
A44204 | SMN455M1 | 12 | 2018-03-11 | D |  | 44 | 8 |  | 8 |  |  | 장신일 |  |  | 1086 | 8 |  | 4 | YES |  | 55 | 4 | YES |  | 양호 | 양호 | 양호 | 양호 | 양호 | 미정 |  |  | Y |  | 2018-03-11 18:42 | 2018-03-11 18:30 | 2018-03-11 22:13 | 2018-03-11 21:46 | 40 | 27 | 12 | 184 | 223
A44208 | SMN455M1 | 12 | 2018-03-11 | B |  | 45 | 9 |  | 9 |  |  | 윤석재 |  |  | 1096 | 9 |  | 1 |  |  | 55 | 1 |  |  | 양호 | 양호 | 양호 | 양호 | 양호 | 미정 |  |  | Y |  | 2018-03-11 23:04 | 2018-03-11 22:47 | 2018-03-12 02:20 | 2018-03-12 01:58 | 34 | 22 | 17 | 175 | 213 | AR-10.55
A44212 | AE1055LS | 12 | 2018-03-11 | B |  | 46 | 10 |  | 10 |  |  | 윤석재 |  |  | 1086 | 10 |  | 2 |  |  | 55 | 2 |  |  | 양호 | 양호 | 양호 | 양호 | 양호 | 미정 |  |  | Y |  | 2018-03-12 03:30 | 2018-03-12 03:15 | 2018-03-12 06:53 | 2018-03-12 06:31 | 55 | 22 | 15 | 181 | 218 | AR-10.2
A44216 | AE1055LS | 12 | 2018-03-12 | C |  | 47 | 11 |  | 11 |  |  | 윤호철 | 김웅철 |  | 1078 | 11 |  | 3 | YES |  | 55 | 3 | YES |  | 양호 | 양호 | 양호 | 양호 | 양호 | 미정 |  |  | Y |  | 2018-03-12 08:01 | 2018-03-12 07:28 | 2018-03-12 11:03 | 2018-03-12 10:36 | 35 | 27 | 33 | 155 | 215 | AR-10.2 C/N 3시방향철피끊어짐
A44220 | AE1055LS | 12 | 2018-03-12 | C |  | 48 | 12 |  | 12 |  |  | 윤호철 | 김웅철 |  | 1091 | 12 |  | 1 |  |  | 55 | 1 |  | O | 양호 | 양호 | 양호 | 양호 | 양호 | 미정 |  |  | Y |  | 2018-03-12 12:15 | 2018-03-12 11:52 | 2018-03-12 15:20 | 2018-03-12 14:56 | 49 | 24 | 23 | 161 | 208 | AR-10.7
A44224 | AE1055LS | 12 | 2018-03-12 | D |  | 49 | 13 |  | 13 |  |  |  | 김웅철 |  | 1027 | 13 |  | 2 |  |  | 55 | 2 |  |  | 양호 | 양호 | 양호 | 양호 | 양호 | 미정 |  |  | Y |  | 2018-03-12 16:47 | 2018-03-12 16:23 | 2018-03-12 19:47 | 2018-03-12 19:25 | 63 | 22 | 24 | 159 | 204
A44228 | AE1055LS | 12 | 2018-03-12 | D |  | 50 | 14 |  | 14 |  |  |  | 김웅철 |  | 1026 | 14 |  | 3 | YES |  | 55 | 3 | YES |  | 양호 | 양호 | 양호 | 양호 | 양호 | 미정 |  |  | Y |  | 2018-03-12 21:01 | 2018-03-12 20:33 | 2018-03-13 00:01 | 2018-03-12 23:44 | 46 | 17 | 28 | 163 | 208
A44232 | BP-SM45CS | 12 | 2018-03-12 | B |  | 51 | 15 |  | 15 |  |  | 윤석재 |  |  | 1090 | 15 |  | 1 |  |  | 55 | 1 |  | O | 양호 | 양호 | 양호 | 양호 | 양호 | 미정 |  |  | Y |  | 2018-03-13 01:08 | 2018-03-13 00:58 | 2018-03-13 04:35 | 2018-03-13 04:14 | 57 | 21 | 10 | 187 | 217 | AR-9.85
A44236 | BP-SM45CS | 12 | 2018-03-12 | B |  | 52 | 16 |  | 16 | YES |  | 윤석재 |  |  | 1097 | 16 |  | 2 |  |  | 55 | 2 |  |  | 양호 | 양호 | 양호 | 양호 | 양호 | 미정 |  |  | Y |  | 2018-03-13 05:20 | 2018-03-13 04:47 | 2018-03-13 08:55 | 2018-03-13 08:26 | 12 | 29 | 33 | 185 | 248 | AR-10.15
A44240 | AE5120HM | 12 | 2018-03-13 | C |  | 53 | 17 |  | 1 |  |  | 윤호철 | 김웅철 |  | 1093 | 17 |  | 3 |  |  | 55 | 3 |  |  | 양호 | 양호 | 양호 | 양호 | 양호 | 미정 |  |  | Y |  | 2018-03-13 11:33 | 2018-03-13 11:00 | 2018-03-13 14:54 | 2018-03-13 14:39 | 125 | 15 | 33 | 187 | 234 | P/P 180104-05 [199]
B44202 | SM53CM | 12 | 2018-03-13 | A |  | 54 | 18 |  | 2 | [5 empty] | 1126 | 1 |  | 1 |  |  | 55 | 1 |  | O | 양호 | 양호 | 양호 | 양호 | 양호 | 미정 |  |  | Y |  | 2018-03-13 18:10 | 2018-03-13 17:52 | 2018-03-13 21:50 | 2018-03-13 21:24 | 178 | 26 | 18 | 194 | 238 | AR-10.1
B44206 | SCR420HD | 12 | 2018-03-13 | B |  | 55 | 19 |  | 3 |  |  |  | 우설식 |  | 1083 | 2 |  | 2 |  |  | 55 | 2 |  |  | 양호 | 양호 | 양호 | 양호 | 양호 | 미정 |  |  | Y |  | 2018-03-13 22:11 | 2018-03-13 22:00 | 2018-03-14 02:00 | 2018-03-14 01:47 | 10 | 13 | 11 | 216 | 240 | AR-10.4
B44210 | SCR420HON | 12 | 2018-03-13 | B |  | 56 | 20 |  | 4 |  |  |  | 우설식 |  | 1087 | 3 |  | 3 |  |  | 55 | 3 |  |  | 양호 | 양호 | 양호 | 양호 | 양호 | 미정 |  |  | Y |  | 2018-03-14 02:40 | 2018-03-14 02:20 | 2018-03-14 05:50 | 2018-03-14 05:36 | 20 | 14 | 20 | 177 | 210 | AR-10
B44214 | SCR420HON | 12 | 2018-03-14 | C |  | 57 | 21 |  | 5 |  |  | 최용선 | 김웅철 |  | 1095 | 4 |  | 4 | YES |  | 55 | 4 | YES |  | 양호 | 양호 | 양호 | 양호 | 양호 | 미정 |  |  | Y |  | 2018-03-14 06:44 | 2018-03-14 06:30 | 2018-03-14 10:40 | 2018-03-14 10:27 | 40 | 13 | 14 | 222 | 250 | AR-10.7
B44218 | SCR420HON | 12 | 2018-03-14 | C |  | 58 | 22 |  | 6 |  |  | 강상완 | 김웅철 |  | 1108 | 5 |  | 1 |  |  | 55 | 1 |  |  | 양호 | 양호 | 양호 | 양호 | 양호 | 미정 |  |  | Y |  | 2018-03-14 11:33 | 2018-03-14 11:10 | 2018-03-14 15:05 | 2018-03-14 14:43 | 30 | 22 | 23 | 190 | 235 | AR-10.4
B44221 | AE15B36C2 | 12 | 2018-03-14 | A |  | 59 | 23 |  | 7 |  |  | 강상완 |  |  | 1131 | 6 |  | 2 |  |  | 55 | 2 |  |  | 양호 | 양호 | 양호 | 양호 | 양호 | 미정 |  |  | Y |  | 2018-03-14 15:51 | 2018-03-14 15:40 | 2018-03-14 19:46 | 2018-03-14 19:23 | 35 | 23 | 11 | 212 | 246 | AR-10.15
B44225 | AE15B36C2 | 12 | 2018-03-14 | A |  | 60 | 24 |  | 8 |  |  | 강상완 |  |  | 1132 | 7 |  | 3 | YES |  | 55 | 3 | YES |  | 양호 | 양호 | 양호 | 양호 | 양호 | 미정 |  |  | Y |  | 2018-03-14 20:17 | 2018-03-14 19:58 | 2018-03-14 23:50 | 2018-03-14 23:37 | 12 | 13 | 19 | 200 | 232 | AR-10.5
B44229 | AE15B36C2 | 12 | 2018-03-14 | B |  | 61 | 25 |  | 9 | YES | 150 |  | 우설식 |  | 1082 | 8 |  | 1 | YES |  | 55 | 1 | YES | O | 양호 | 양호 | 양호 | 양호 | 양호 | 미정 |  |  | Y |  | 2018-03-15 00:23 | 2018-03-15 00:07 | 2018-03-15 04:25 | 2018-03-15 04:03 | 17 | 22 | 16 | 220 | 258 | AR-10.2 CN철피녹음
B44233 | 16MNCRS5HAM | 12 | 2018-03-14 | B |  | 62 | 26 | 외삽3 | 1 |  |  |  | 우설식 |  | 1077 | 9 |  | 1 |  |  | 55 | 1 |  | O | 양호 | 양호 | 양호 | 양호 | 양호 | 미정 |  |  | Y |  | 2018-03-15 04:51 | 2018-03-15 04:43 | 2018-03-15 08:38 | 2018-03-15 08:25 | 18 | 13 | 8 | 213 | 235 | P/P 180122-07 (195)
B44237 | 16MNCRS5HAM | 12 | 2018-03-15 | D |  | 63 | 27 |  | 2 |  |  | 송의섭 |  |  | 1027 | 10 |  | 2 |  |  | 55 | 2 |  |  | 양호 | 양호 | 양호 | 양호 | 양호 | 미정 |  |  | Y |  | 2018-03-15 09:39 | 2018-03-15 09:14 | 2018-03-15 13:15 | 2018-03-15 12:52 | 36 | 23 | 25 | 193 | 241
B44241 | 16MNCRS5HAM | 12 | 2018-03-15 | D |  | 64 | 28 |  | 3 |  |  | 송의섭 |  |  | 1026 | 11 |  | 3 |  |  | 55 | 3 |  |  | 양호 | 양호 | 양호 | 양호 | 양호 | 미정 |  |  | Y |  | 2018-03-15 13:56 | 2018-03-15 13:40 | 2018-03-15 17:20 | 2018-03-15 16:47 | 25 | 33 | 16 | 171 | 220
B44246 | SCR420HB | 12 | 2018-03-15 | A |  | 65 | 29 |  | 4 | [5 empty] | 1154 | 12 |  | 4 | YES |  | 55 | 4 | YES |  | 양호 | 양호 | 양호 | 양호 | 양호 | 미정 |  |  | Y |  | 2018-03-15 19:17 | 2018-03-15 19:06 | 2018-03-15 22:52 | 2018-03-15 22:18 | 106 | 34 | 11 | 181 | 226 | AR-9.8
B44250 | SCM420HT | 12 | 2018-03-15 | B |  | 66 | 30 |  | 5 |  |  |  | 우설식 |  | 1082 | 13 |  | 1 |  |  | 55 | 1 |  | O | 양호 | 양호 | 양호 | 양호 | 양호 | 미정 |  |  | Y |  | 2018-03-16 | 2018-03-15 23:50 | 2018-03-16 03:30 | 2018-03-16 03:16 | 58 | 14 | 10 | 196 | 220 | AR-10.4
B44254 | SCM420C1 | 12 | 2018-03-15 | B |  | 67 | 31 |  | 6 |  |  |  | 우설식 |  | 1093 | 14 |  | 2 |  |  | 55 | 2 |  |  | 양호 | 양호 | 양호 | 양호 | 양호 | 미정 |  |  | Y |  | 2018-03-16 04:02 | 2018-03-16 03:48 | 2018-03-16 08:04 | 2018-03-16 07:46 | 18 | 18 | 14 | 223 | 256 | AR-10.5
B44258 | 50CRV4 | 12 | 2018-03-16 | D |  | 68 | 32 |  | 7 |  |  | 송의섭 |  |  | 1087 | 15 |  | 3 | YES |  | 55 | 3 | YES |  | 양호 | 양호 | 양호 | 양호 | 양호 | 미정 |  |  | Y |  | 2018-03-16 08:49 | 2018-03-16 08:33 | 2019-03-16 14:08 | 2018-03-16 12:24 | 29 | 525704 | 16 | 215 | 525935 | C/N 철피 찢어짐
A44308 | SA649 | 12 | 2018-03-16 | A |  | 69 | 33 |  | 8 | [5 empty] | 1089 | 16 |  | 1 |  |  | 55 | 1 |  | O | 양호 | 양호 | 양호 | 양호 | 양호 | 미정 |  |  | INGOT |  | 2018-03-16 14:40 | 2018-03-16 14:28 | 2018-03-16 18:30 | 2018-03-16 17:20 | 384 | 70 | 12 | 160 | 242 | AR-8.8
C42792 | AE15B36M | 12 | 2018-03-16 | A |  | 70 | 34 |  | 9 |  |  | 장신일 |  |  | 1071 | 17 |  | 2 |  |  | 55 | 2 |  |  | 양호 | 양호 | 양호 | 양호 | 양호 | 미정 |  |  | Y |  | 2018-03-16 18:58 | 2018-03-16 18:55 | 2018-03-16 22:20 | 2018-03-16 22:03 | 25 | 17 | 3 | 185 | 205
C42796 | SM50CM | 12 | 2018-03-16 | C |  | 71 | 35 |  | 10 | YES |  |  |  |  | 1060 | 18 |  | 3 |  |  | 55 | 3 |  |  | 양호 | 양호 | 양호 | 양호 | 양호 | 미정 |  |  | Y |  | 2018-03-16 23:11 | 2018-03-16 23:00 | 2018-03-17 02:30 | 2018-03-17 02:22 | 40 | 8 | 11 | 191 | 210
C42800 | SM50CM | 12 | 2018-03-16 | C |  | 72 | 36 |  | 1 | [5 empty] | 1060 | 19 | YES | 4 | YES |  | 55 | 4 | YES |  | 양호 | 양호 | 양호 | 양호 | 양호 | 미정 |  |  | Y |  | 2018-03-17 03:40 | 2018-03-17 03:20 | 2018-03-17 06:55 | 2018-03-17 06:48 | 50 | 7 | 20 | 189 | 215 | P/P교체, 180109-02-212, 잔존:230mm
C42804 | SM50CM | 12 | 2018-03-17 | D |  | 73 | 37 |  | 2 | [5 empty] | 1060 | 1 |  | 1 |  |  | 55 | 1 |  |  | 양호 | 양호 | 양호 | 양호 | 양호 | 미정 |  |  | Y |  | 2018-03-17 08:09 | 2018-03-17 07:45 | 2018-03-17 11:15 | 2018-03-17 11:18 | 50 | -3 | 24 | 189 | 210 | T/N교체, 잔존:280mm
C42808 | SM25CI | 12 | 2018-03-17 | D |  | 74 | 38 |  | 3 | [5 empty] | 1065 | 2 |  | 2 |  |  | 55 | 2 |  |  | 양호 | 양호 | 양호 | 양호 | 양호 | 미정 |  |  | INGOT |  | 2018-03-17 12:25 | 2018-03-17 12:10 | 2018-03-17 15:20 | 2018-03-17 15:05 | 55 | 15 | 15 | 160 | 190
C42811 | SM38C | 12 | 2018-03-17 | A |  | 75 | 39 |  | 4 | [5 empty] | 1071 | 3 |  | 3 |  |  | 55 | 3 |  |  | 양호 | 양호 | 양호 | 양호 | 양호 | 미정 |  |  | Y |  | 2018-03-17 15:46 | 2018-03-17 15:30 | 2018-03-17 19:15 | 2018-03-17 18:56 | 10 | 19 | 16 | 190 | 225 | AR-10.5
C42815 | AE1038M | 12 | 2018-03-17 | A |  | 76 | 40 |  | 5 | [5 empty] | 1074 | 4 |  | 4 | YES |  | 55 | 4 | YES |  | 양호 | 양호 | 양호 | 양호 | 양호 | 미정 |  |  | Y |  | 2018-03-17 20:12 | 2018-03-17 20:00 | 2018-03-17 23:35 | 2018-03-17 23:11 | 45 | 24 | 12 | 179 | 215
C42819 | AE1038M | 12 | 2018-03-17 | C |  | 77 | 41 |  | 6 | [5 empty] | 1060 | 5 |  | 1 |  |  | 55 | 1 |  |  | 양호 | 양호 | 양호 | 양호 | 양호 | 미정 |  |  | Y |  | 2018-03-18 00:24 | 2018-03-18 00:15 | 2018-03-18 03:40 | 2018-03-18 03:32 | 40 | 8 | 9 | 187 | 205
C42823 | SCM420HT | 12 | 2018-03-17 | C |  | 78 | 42 |  | 7 | [5 empty] | 1060 | 6 |  | 2 |  |  | 55 | 2 |  |  | 양호 | 양호 | 양호 | 양호 | 양호 | 미정 |  |  | Y |  | 2018-03-18 04:29 | 2018-03-18 04:20 | 2018-03-18 07:55 | 2018-03-18 07:42 | 40 | 13 | 9 | 193 | 215
C42827 | SCM420HT | 12 | 2018-03-18 | D |  | 79 | 43 |  | 8 |  |  | 남태희 |  |  | 1101 | 7 |  | 3 |  |  | 55 | 3 |  |  | 양호 | 양호 | 양호 | 양호 | 양호 | 미정 |  |  | Y |  | 2018-03-18 08:58 | 2018-03-18 08:40 | 2018-03-18 12:05 | 2018-03-18 11:43 | 45 | 22 | 18 | 166 | 205 | 12호래들 중량 미달 12단---11단 침식
B44516 | SNCM439P | 12 | 2018-03-28 | D | LADLE 대보수 첫회 | 1 | 0 | 내삽 | 1 |  |  |  | 강상완 |  | 1000 | 1 |  | 1 |  |  | 55 | 1 |  |  | 양호 | 양호 | 양호 | 양호 | 양호 | 미정 |  |  | Y |  | 2018-03-28 15:22 | 2018-03-28 15:14 | 2018-03-28 19:04 | 2018-03-28 18:51 | 14589 | 13 | 8 | 209 | 230 | P/P 171128-09(195) | 7 | 2018-03-25 21:00 | 2018-03-28 04:00 | 3300 | 548 | 20 | 5 | 2018-03-28 04:20 | 2018-03-28 15:14 | 654 | 1000 | 188 | 224 | 262 | 8
B44520 | SNCM5 | 12 | 2018-03-28 | D |  | 2 | 0 |  | 2 | [5 empty] | 1021 | 2 |  | 2 |  |  | 55 | 2 |  |  | 양호 | 양호 | 양호 | 양호 | 양호 | 미정 |  |  | Y |  | 2018-03-28 20:33 | 2018-03-28 20:22 | 2018-03-29 00:13 | 2018-03-28 23:52 | 78 | 21 | 11 | 199 | 231
B44524 | SPS7 | 12 | 2018-03-28 | A |  | 3 | 0 |  | 3 |  |  | 강상완 | 김민곤 |  | 1131 | 3 |  | 3 |  |  | 55 | 3 |  |  | 양호 | 양호 | 양호 | 양호 | 양호 | 미정 |  |  | Y |  | 2018-03-29 01:16 | 2018-03-29 01:02 | 2018-03-29 04:40 | 2018-03-29 04:27 | 49 | 13 | 14 | 190 | 218 | AR-10.5
B44528 | SPS7 | 12 | 2018-03-28 | A |  | 4 | 0 |  | 4 |  |  | 강상완 | 김민곤 |  | 1137 | 4 |  | 4 | YES |  | 55 | 4 | YES |  | 양호 | 양호 | 양호 | 양호 | 양호 | 미정 |  |  | Y |  | 2018-03-29 05:23 | 2018-03-29 04:58 | 2018-03-29 08:53 | 2018-03-29 08:34 | 18 | 19 | 25 | 191 | 235 | AR-10.6 용강남은것 포터에 이월함 정련못받음
B44532 | KF70CVS | 12 | 2018-03-29 | B |  | 5 | 0 |  | 5 | [5 empty] | 1085 | 5 |  | 1 |  |  | 55 | 1 |  | O | 양호 | 양호 | 양호 | 양호 | 양호 | 미정 |  |  | Y |  | 2018-03-29 09:52 | 2018-03-29 09:35 | 2018-03-29 13:38 | 2018-03-29 13:25 | 42 | 13 | 17 | 214 | 243 | AR-9.6 CN철피녹음
B44536 | AE51B35M | 12 | 2018-03-29 | D |  | 6 | 0 |  | 6 |  |  | 우설식 | 강상완 |  | 1087 | 6 |  | 2 |  |  | 55 | 2 |  |  | 양호 | 양호 | 양호 | 양호 | 양호 | 미정 |  |  | Y |  | 2018-03-29 14:20 | 2018-03-29 14:10 | 2018-03-29 18:16 | 2018-03-29 17:37 | 32 | 39 | 11 | 196 | 246
B44540 | SM45CB | 12 | 2018-03-29 | D |  | 7 | 0 |  | 7 |  |  | 송의섭 |  |  | 1086 | 7 |  | 3 |  |  | 55 | 3 |  |  | 양호 | 양호 | 양호 | 양호 | 양호 | 미정 |  |  | Y |  | 2018-03-29 18:56 | 2018-03-29 18:36 | 2018-03-29 22:20 | 2018-03-29 22:07 | 20 | 13 | 20 | 191 | 224
B44544 | SM45C | 12 | 2018-03-29 | A |  | 8 | 0 |  | 8 |  |  | 강상완 | 김민곤 |  | 1125 | 8 |  | 4 | YES |  | 55 | 4 | YES |  | 양호 | 양호 | 양호 | 양호 | 양호 | 미정 |  |  | Y |  | 2018-03-29 23:13 | 2018-03-29 22:56 | 2018-03-30 02:30 | 2018-03-30 02:17 | 36 | 13 | 17 | 184 | 214 | AR-10.0
B44548 | SM45CR2 | 12 | 2018-03-29 | A |  | 9 | 0 |  | 9 |  |  | 강상완 | 김민곤 |  | 1129 | 9 |  | 1 |  |  | 55 | 1 |  |  | 양호 | 양호 | 양호 | 양호 | 양호 | 미정 |  |  | Y |  | 2018-03-30 03:11 | 2018-03-30 02:55 | 2018-03-30 06:45 | 2018-03-30 06:24 | 25 | 21 | 16 | 193 | 230 | AR-10.4
B44552 | AE4130MV | 12 | 2018-03-30 | C |  | 10 | 0 |  | 10 |  |  |  | 김웅철 |  | 1077 | 10 |  | 2 |  |  | 55 | 2 |  |  | 양호 | 양호 | 양호 | 양호 | 양호 | 미정 |  |  | Y |  | 2018-03-30 07:29 | 2018-03-30 07:10 | 2018-03-30 11:40 | 2018-03-30 11:04 | 25 | 36 | 19 | 214 | 270 | AR-10.5
A44578 | AE4130MV | 12 | 2018-03-30 | D |  | 11 | 0 |  | 11 |  |  | 윤호철 | 김웅철 |  | 1087 | 11 |  | 3 |  |  | 55 | 3 |  |  | 양호 | 양호 | 양호 | 양호 | 양호 | 미정 |  |  | Y |  | 2018-03-30 14:42 | 2018-03-30 14:07 | 2018-03-30 18:42 | 2018-03-30 18:05 | 147 | 37 | 35 | 203 | 275
B44560 | AE4140Q | 12 | 2018-03-30 | D |  | 12 | 0 |  | 12 |  |  | 송의섭 |  |  | 1086 | 12 |  | 4 | YES |  | 55 | 4 | YES |  | 양호 | 양호 | 양호 | 양호 | 양호 | 미정 |  |  | Y |  | 2018-03-30 19:48 | 2018-03-30 19:40 | 2018-03-30 22:54 | 2018-03-30 22:41 | 58 | 13 | 8 | 173 | 194
B44564 | AE4140Q | 12 | 2018-03-30 | A |  | 13 | 0 |  | 13 |  |  | 강상완 | 김민곤 |  | 1082 | 13 |  | 1 |  |  | 55 | 1 |  |  | 양호 | 양호 | 양호 | 양호 | 양호 | 미정 |  |  | Y |  | 2018-03-30 23:56 | 2018-03-30 23:40 | 2018-03-31 03:44 | 2018-03-31 03:03 | 46 | 41 | 16 | 188 | 244 | 9.3
A44591 | AE15B38M | 12 | 2018-03-30 | A |  | 14 | 0 |  | 14 |  |  | 강상완 | 김민곤 |  | 1119 | 14 |  | 2 |  |  | 55 | 2 |  |  | 양호 | 양호 | 양호 | 양호 | 양호 | 미정 |  |  | Y |  | 2018-03-31 04:33 | 2018-03-31 04:12 | 2018-03-31 07:42 | 2018-03-31 07:40 | 28 | 2 | 21 | 187 | 210 | AR-10.3
A44595 | BP-SCR420H1V | 12 | 2018-03-31 | C |  | 15 | 0 |  | 15 |  |  | 윤호철 | 김웅철 |  | 1105 | 15 |  | 3 |  |  | 55 | 3 |  |  | 양호 | 양호 | 양호 | 양호 | 양호 | 미정 |  |  | Y |  | 2018-03-31 08:39 | 2018-03-31 08:25 | 2018-03-31 12:02 | 2018-03-31 11:42 | 43 | 20 | 14 | 182 | 217 | AR-10.4
A44599 | BP-SCR420H1V | 12 | 2018-03-31 | C |  | 16 | 0 |  | 16 | YES |  | 강상완 |  |  | 1112 | 16 |  | 4 | YES |  | 55 | 4 | YES |  | 양호 | 양호 | 양호 | 양호 | 양호 | 미정 |  |  | Y |  | 2018-03-31 12:56 | 2018-03-31 12:35 | 2018-03-31 15:53 | 2018-03-31 15:40 | 33 | 13 | 21 | 164 | 198 | AR-10.2
A44603 | STB2 | 12 | 2018-03-31 | D |  | 17 | 0 | 외삽1 | 1 |  |  | 장신일 |  |  | 1088 | 17 |  | 1 |  |  | 55 | 1 |  |  | 양호 | 양호 | 양호 | 양호 | 양호 | 미정 |  |  | Y |  | 2018-03-31 17:00 | 2018-03-31 16:45 | 2018-03-31 21:15 | 2018-03-31 20:43 | 52 | 32 | 15 | 222 | 270
A44608 | STB2 | 12 | 2018-03-31 | B |  | 18 | 0 |  | 2 |  |  | 장신일 |  |  | 1085 | 18 |  | 2 |  |  | 55 | 2 |  |  | 양호 | 양호 | 양호 | 양호 | 양호 | 미정 |  |  | Y |  | 2018-03-31 22:23 | 2018-03-31 22:07 | 2018-04-01 01:35 | 2018-04-01 01:10 | 52 | 25 | 16 | 167 | 208
A44612 | STB2 | 12 | 2018-03-31 | B |  | 19 | 0 |  | 3 |  |  | 우설식 |  |  | 1085 | 19 |  | 3 |  |  | 55 | 3 |  |  | 양호 | 양호 | 양호 | 양호 | 양호 | 미정 |  |  | Y |  | 2018-04-01 02:40 | 2018-04-01 02:20 | 2018-04-01 05:40 | 2018-04-01 05:28 | 45 | 12 | 20 | 168 | 200 | AR 10.8
B44213 | SCR420HON | 15 | 2018-03-13 | B | LADLE 중보수 첫회 | 38 | 1 | 외삽1 | 1 |  |  | 강상완 |  |  | 1100 | 1 |  | 1 | YES |  | 55 | 1 | YES | O | 양호 | 양호 | 양호 | 양호 | 양호 | 미정 |  |  | Y |  | 2018-03-14 05:44 | 2018-03-14 05:28 | 2018-03-14 09:10 | 2018-03-14 08:31 | 140188 | 39 | 16 | 168 | 222 | P/P 170922-01 TEST중 하부교체함 | 7 | 2018-03-13 01:30 | 2018-03-13 18:00 | 990 | 745 | 30 | 5 | 2018-03-13 18:30 | 2018-03-14 05:28 | 658 | 1100 | 235 | 242 | 265 | 16
B44217 | SCR420HON | 15 | 2018-03-14 | C |  | 39 | 2 |  | 2 |  |  | 최용선 | 김웅철 |  | 1090 | 2 |  | 1 |  |  | 55 | 1 |  | O | 양호 | 양호 | 양호 | 양호 | 양호 | 미정 |  |  | Y |  | 2018-03-14 10:19 | 2018-03-14 10:00 | 2018-03-14 14:00 | 2018-03-14 13:35 | 50 | 25 | 19 | 196 | 240 | AR-10.8
B44220 | AE15B36C2 | 15 | 2018-03-14 | A |  | 40 | 3 |  | 3 |  |  | 강상완 |  |  | 1126 | 3 |  | 2 | YES |  | 55 | 2 | YES |  | 양호 | 양호 | 양호 | 양호 | 양호 | 미정 |  |  | Y |  | 2018-03-14 14:47 | 2018-03-14 14:25 | 2018-03-14 18:40 | 2018-03-14 18:17 | 25 | 23 | 22 | 209 | 255 | AR-10.5 테스트
B44224 | AE15B36C2 | 15 | 2018-03-14 | A |  | 41 | 4 |  | 4 |  |  | 강상완 |  | 93B9C2039A3149BE94CAC621FCAADF18 | 1131 | 4 |  | 1 |  |  | 55 | 1 |  | O | 양호 | 양호 | 양호 | 양호 | 양호 | 미정 |  |  | Y |  | 2018-03-14 19:08 | 2018-03-14 19:00 | 2018-03-14 22:45 | 2018-03-14 22:34 | 20 | 11 | 8 | 206 | 225 | AR-10.15
B44228 | AE15B36C2 | 15 | 2018-03-14 | B |  | 42 | 5 |  | 5 |  |  |  | 우설식 |  | 1080 | 5 |  | 2 |  |  | 55 | 2 |  |  | 양호 | 양호 | 양호 | 양호 | 양호 | 미정 |  |  | Y |  | 2018-03-14 23:24 | 2018-03-14 23:03 | 2018-03-15 03:20 | 2018-03-15 02:58 | 18 | 22 | 21 | 214 | 257
B44232 | 16MNCRS5HAM | 15 | 2018-03-14 | B |  | 43 | 6 |  | 6 |  |  |  | 우설식 |  | 1086 | 6 |  | 3 | YES |  | 55 | 3 | YES |  | 양호 | 양호 | 양호 | 양호 | 양호 | 미정 |  |  | Y |  | 2018-03-15 03:49 | 2018-03-15 03:35 | 2018-03-15 07:37 | 2018-03-15 07:27 | 15 | 10 | 14 | 218 | 242 | AR-10.15
B44236 | 16MNCRS5HAM | 15 | 2018-03-15 | D |  | 44 | 7 |  | 7 |  |  | 송의섭 |  |  | 1029 | 7 |  | 1 |  |  | 55 | 1 |  | O | 양호 | 양호 | 양호 | 양호 | 양호 | 미정 |  |  | Y |  | 2018-03-15 08:29 | 2018-03-15 08:15 | 2018-03-15 12:02 | 2018-03-15 11:44 | 38 | 18 | 14 | 194 | 227
B44240 | 16MNCRS5HAM | 15 | 2018-03-15 | D |  | 45 | 8 |  | 8 |  |  | 송의섭 |  |  | 1029 | 8 |  | 2 |  |  | 55 | 2 |  |  | 양호 | 양호 | 양호 | 양호 | 양호 | 미정 |  |  | Y |  | 2018-03-15 12:56 | 2018-03-15 12:50 | 2018-03-15 16:06 | 2018-03-15 15:48 | 48 | 18 | 6 | 173 | 196
B44244 | SCR420HB | 15 | 2018-03-15 | A |  | 46 | 9 |  | 9 |  |  | 강상완 | 김민곤 |  | 1145 | 9 |  | 3 | YES |  | 55 | 3 | YES |  | 양호 | 양호 | 양호 | 양호 | 양호 | 미정 |  |  | Y |  | 2018-03-15 17:10 | 2018-03-15 16:55 | 2018-03-15 20:25 | 2018-03-15 20:11 | 49 | 14 | 15 | 182 | 210 | AR-10.1 테스트 플레이트지금융착
B44248 | DCK45M2 | 15 | 2018-03-15 | A |  | 47 | 10 |  | 10 |  |  | 강상완 |  |  | 1143 | 10 |  | 1 |  |  | 55 | 1 |  | O | 양호 | 양호 | 양호 | 양호 | 양호 | 미정 |  |  | Y |  | 2018-03-15 21:24 | 2018-03-15 21:05 | 2018-03-16 01:10 | 2018-03-16 00:33 | 40 | 37 | 19 | 190 | 245 | AR-10.05
B44252 | SCM420C1 | 15 | 2018-03-15 | B |  | 48 | 11 |  | 11 |  |  |  | 우설식 |  | 1083 | 11 |  | 2 |  |  | 55 | 2 |  |  | 양호 | 양호 | 양호 | 양호 | 양호 | 미정 |  |  | Y |  | 2018-03-16 02:06 | 2018-03-16 01:57 | 2018-03-16 05:53 | 2018-03-16 05:35 | 47 | 18 | 9 | 208 | 236 | AR-10.15
B44256 | SCM420HT | 15 | 2018-03-16 | D |  | 49 | 12 |  | 12 |  |  | 송의섭 |  |  | 1087 | 12 |  | 3 |  |  | 55 | 3 |  |  | 양호 | 양호 | 양호 | 양호 | 양호 | 미정 |  |  | Y |  | 2018-03-16 06:19 | 2018-03-16 06:08 | 2018-03-16 10:20 | 2018-03-16 09:54 | 15 | 26 | 11 | 215 | 252
B44260 | 50CRV4 | 15 | 2018-03-16 | D |  | 50 | 13 |  | 13 | YES |  | 송의섭 |  |  | 1086 | 13 |  | 4 | YES |  | 55 | 4 | YES |  | 양호 | 양호 | 양호 | 양호 | 양호 | 미정 |  |  | Y |  | 2018-03-16 10:59 | 2018-03-16 10:45 | 2018-03-16 14:45 | 2018-03-16 14:28 | 25 | 17 | 14 | 210 | 240
B44265 | SM45CB | 15 | 2018-03-16 | A |  | 51 | 14 | 외삽2 | 1 |  |  | 강상완 |  |  | 1123 | 14 |  | 1 |  |  | 55 | 1 |  |  | 양호 | 양호 | 양호 | 양호 | 양호 | 미정 |  |  | Y |  | 2018-03-16 18:18 | 2018-03-16 18:10 | 2018-03-16 22:35 | 2018-03-16 22:04 | 205 | 31 | 8 | 227 | 265 | P.P 180106-02(186)
B44269 | SM45CB | 15 | 2018-03-16 | C |  | 52 | 15 |  | 2 |  |  | 최용선 |  |  | 1085 | 15 |  | 2 |  |  | 55 | 2 |  |  | 양호 | 양호 | 양호 | 양호 | 양호 | 미정 |  |  | Y |  | 2018-03-16 22:58 | 2018-03-16 22:45 | 2018-03-17 02:40 | 2018-03-17 02:23 | 10 | 17 | 13 | 204 | 235 | AR-10.5
B44273 | SM45C | 15 | 2018-03-16 | C |  | 53 | 16 |  | 3 |  |  | 최용선 |  |  | 1087 | 16 |  | 3 |  |  | 55 | 3 |  |  | 양호 | 양호 | 양호 | 양호 | 양호 | 미정 |  |  | Y |  | 2018-03-17 03:34 | 2018-03-17 03:14 | 2018-03-17 07:24 | 2018-03-17 06:42 | 34 | 42 | 20 | 189 | 250 | AR-10.55
B44277 | AE15B34M | 15 | 2018-03-17 | D |  | 54 | 17 |  | 4 |  |  | 송의섭 |  |  | 1088 | 17 | YES | 4 | YES |  | 55 | 4 | YES |  | 양호 | 양호 | 양호 | 양호 | 양호 | 미정 |  |  | Y |  | 2018-03-17 08:35 | 2018-03-17 08:15 | 2018-03-17 12:31 | 2018-03-17 11:59 | 51 | 32 | 20 | 205 | 256
A44329 | SCM440HK | 15 | 2018-03-17 | A |  | 55 | 18 |  | 5 |  |  | 장신일 |  |  | 1109 | 1 |  | 1 |  |  | 55 | 1 |  |  | 양호 | 양호 | 양호 | 양호 | 양호 | 미정 |  |  | Y |  | 2018-03-17 14:33 | 2018-03-17 14:10 | 2018-03-17 17:40 | 2018-03-17 17:09 | 99 | 31 | 23 | 156 | 210
A44334 | AE1055M1 | 15 | 2018-03-17 | A |  | 56 | 19 |  | 6 | [5 empty] | 1138 | 2 |  | 2 |  |  | 55 | 2 |  |  | 양호 | 양호 | 양호 | 양호 | 양호 | 미정 |  |  | Y |  | 2018-03-17 19:45 | 2018-03-17 19:28 | 2018-03-17 23:05 | 2018-03-17 22:45 | 108 | 20 | 17 | 180 | 217 | AR-10.35
A44338 | AE1055M1 | 15 | 2018-03-17 | C |  | 57 | 20 |  | 7 |  |  | 김웅철 | 윤호철 |  | 1088 | 3 |  | 3 |  |  | 55 | 3 |  |  | 양호 | 양호 | 양호 | 양호 | 양호 | 미정 |  |  | Y |  | 2018-03-18 00:20 | 2018-03-17 23:55 | 2018-03-18 03:45 | 2018-03-18 03:10 | 50 | 35 | 25 | 170 | 230 | AR-10.9
A44342 | STB2 | 15 | 2018-03-17 | C |  | 58 | 21 |  | 8 |  |  | 김웅철 | 윤호철 |  | 1075 | 4 |  | 4 | YES |  | 55 | 4 | YES |  | 양호 | 양호 | 양호 | 양호 | 양호 | 미정 |  |  | N | 5 | 2018-03-18 04:45 | 2018-03-18 04:13 | 2018-03-18 08:15 | 2018-03-18 08:03 | 28 | 12 | 32 | 197 | 242 | AR-10.3
A44346 | STB2 | 15 | 2018-03-18 | D |  | 59 | 22 |  | 9 |  |  | 장신일 | 김웅철 |  | 1090 | 5 |  | 1 |  |  | 55 | 1 |  |  | 양호 | 양호 | 양호 | 양호 | 양호 | 미정 |  |  | Y |  | 2018-03-18 09:17 | 2018-03-18 08:55 | 2018-03-18 12:53 | 2018-03-18 12:32 | 40 | 21 | 22 | 194 | 238
A44350 | SP-STB2 | 15 | 2018-03-18 | D |  | 60 | 23 |  | 10 | YES | 150 | 장신일 | 김웅철 |  | 1087 | 6 |  | 2 |  |  | 55 | 2 |  |  | 양호 | 양호 | 양호 | 양호 | 양호 | 미정 |  |  | Y |  | 2018-03-18 13:49 | 2018-03-18 13:20 | 2018-03-18 17:50 | 2018-03-18 16:59 | 27 | 51 | 29 | 190 | 270 | AR-10.3
A44354 | SP-STB2 | 15 | 2018-03-18 | B |  | 61 | 24 | 외삽4 | 1 |  |  | 우설식 |  |  | 1086 | 7 |  | 3 |  |  | 55 | 3 |  |  | 양호 | 양호 | 양호 | 양호 | 양호 | 미정 |  |  | Y |  | 2018-03-18 18:51 | 2018-03-18 18:40 | 2018-03-18 22:10 | 2018-03-18 21:28 | 50 | 42 | 11 | 157 | 210 | AR-10.2 PP180111-03 216
B44312 | KFMN445V | 15 | 2018-03-18 | C |  | 62 | 25 |  | 2 |  |  | 김웅철 | 윤호철 |  | 1092 | 8 |  | 4 | YES |  | 55 | 4 | YES |  | 양호 | 양호 | 양호 | 양호 | 양호 | 미정 |  |  | Y |  | 2018-03-18 23:08 | 2018-03-18 23:00 | 2018-03-19 02:25 | 2018-03-19 06:49 | 50 | -264 | 8 | 461 | 205 | AR-9.9 래들 장시간대기로 래들교체함
B44311 | KFMN445V | 15 | 2018-03-18 | C |  | 63 | 26 |  | 3 |  |  | 최용선 |  |  | 1089 | 8 |  | 4 | YES |  | 55 | 4 | YES |  | 양호 | 양호 | 양호 | 양호 | 양호 | 미정 |  |  | Y |  | 2018-03-18 22:05 | 2018-03-19 04:10 | 2018-03-19 08:22 | 2018-03-19 07:52 | 105 | 30 | -365 | 587 | 252 | AR-9.5 장시간대기 래들교체함
B44316 | KFMN445V | 15 | 2018-03-19 | D |  | 64 | 27 |  | 4 |  |  | 송의섭 |  |  | 1086 | 9 |  | 1 | YES |  | 55 | 1 | YES |  | 양호 | 양호 | 양호 | 양호 | 양호 | 미정 |  |  | Y |  | 2018-03-19 09:14 | 2018-03-19 09:06 | 2018-03-19 12:35 | 2018-03-19 12:18 | 44 | 17 | 8 | 184 | 209 | CN철피녹음
B44320 | KST523 | 15 | 2018-03-19 | D |  | 65 | 28 |  | 5 |  |  | 송의섭 |  |  | 1082 | 10 |  | 1 |  |  | 55 | 1 |  | O | 양호 | 양호 | 양호 | 양호 | 양호 | 미정 |  |  | Y |  | 2018-03-19 13:37 | 2018-03-19 13:23 | 2018-03-19 16:40 | 2018-03-19 16:26 | 48 | 14 | 14 | 169 | 197
B44323 | KST523 | 15 | 2018-03-19 | B |  | 66 | 29 |  | 6 |  |  |  | 우설식 |  | 1081 | 11 |  | 2 |  |  | 55 | 2 |  |  | 양호 | 양호 | 양호 | 양호 | 양호 | 미정 |  |  | Y |  | 2018-03-19 17:06 | 2018-03-19 16:45 | 2018-03-19 20:20 | 2018-03-19 20:01 | 5 | 19 | 21 | 175 | 215 | AR-10.4
B44327 | SNCM26V | 15 | 2018-03-19 | C |  | 67 | 30 |  | 7 |  |  |  | 우설식 |  | 1092 | 12 |  | 3 | YES |  | 55 | 3 | YES |  | 양호 | 양호 | 양호 | 양호 | 양호 | 미정 |  |  | INGOT |  | 2018-03-19 22:12 | 2018-03-19 21:59 | 2018-03-20 02:00 | 2018-03-20 01:27 | 99 | 33 | 13 | 195 | 241
B44330 | AE4137HMA | 15 | 2018-03-19 | C |  | 68 | 31 |  | 8 |  |  | 최용선 | 윤호철 |  | 1084 | 13 |  | 1 |  |  | 55 | 1 |  | O | 양호 | 양호 | 양호 | 양호 | 양호 | 미정 |  |  | Y |  | 2018-03-20 04:01 | 2018-03-20 03:45 | 2018-03-20 07:28 | 2018-03-20 07:12 | 105 | 16 | 16 | 190 | 223 | AR-9.8
B44334 | AE4137HMA | 15 | 2018-03-20 | A |  | 69 | 32 |  | 9 | [5 empty] | 1147 | 14 |  | 2 |  |  | 55 | 2 |  |  | 양호 | 양호 | 양호 | 양호 | 양호 | 미정 |  |  | Y |  | 2018-03-20 08:19 | 2018-03-20 08:15 | 2018-03-20 11:35 | 2018-03-20 11:20 | 47 | 15 | 4 | 180 | 200 | AR-10.4
B44338 | 38MNS6 | 15 | 2018-03-20 | A |  | 70 | 33 |  | 10 | [5 empty] | 1131 | 15 |  | 3 |  |  | 55 | 3 |  |  | 양호 | 양호 | 양호 | 양호 | 양호 | 미정 |  |  | Y |  | 2018-03-20 12:45 | 2018-03-20 12:40 | 2018-03-20 16:00 | 2018-03-20 15:47 | 65 | 13 | 5 | 181 | 200 | AR-9.8 조선 테스트로 보수처리함
A44604 | STB2 | 15 | 2018-03-31 | D | LADLE 대보수 첫회 | 1 | 0 | 내삽 | 1 |  |  | 송의섭 |  |  | 1206 | 1 |  | 1 |  |  | 55 | 1 |  |  | 양호 | 양호 | 양호 | 양호 | 양호 | 미정 |  |  | Y |  | 2018-03-31 18:15 | 2018-03-31 17:50 | 2018-03-31 22:25 | 2018-03-31 22:00 | 15950 | 25 | 25 | 225 | 275 |  | 8 | 2018-03-29 06:10 | 2018-03-30 18:00 | 2150 | 916 | 60 | 5 | 2018-03-30 19:00 | 2018-03-31 17:45 | 1365 | 1206 | 209 | 287 | 325 | 30
A44609 | STB2 | 15 | 2018-03-31 | B |  | 2 | 0 |  | 2 |  |  | 윤석재 |  |  | 1078 | 2 |  | 2 |  |  | 55 | 2 |  |  | 양호 | 양호 | 양호 | 양호 | 양호 | 미정 |  |  | Y |  | 2018-03-31 23:34 | 2018-03-31 23:05 | 2018-04-01 02:55 | 2018-04-01 02:16 | 40 | 39 | 29 | 162 | 230 | AR-10
A44613 | STB2 | 15 | 2018-03-31 | B |  | 3 | 0 |  | 3 |  |  | 우설식 |  |  | 1075 | 3 |  | 3 |  |  | 55 | 3 |  |  | 양호 | 양호 | 양호 | 양호 | 양호 | 미정 |  |  | Y |  | 2018-04-01 03:34 | 2018-04-01 03:20 | 2018-04-01 07:15 | 2018-04-01 06:33 | 25 | 42 | 14 | 179 | 235 | AR 10.6
B42820 | SBC70L | 16 | 2018-01-03 | A | LADLE 대보수 첫회 | 1 | 0 | 내삽 | 1 | [5 empty] | 1226 | 1 |  | 1 |  |  | 55 | 1 |  | O | 양호 | 양호 | 양호 | 양호 | 양호 | 미정 |  |  | Y |  | 2018-01-04 02:34 | 2018-01-04 02:22 | 2018-01-04 05:50 | 2018-01-04 05:36 | 15022 | 14 | 12 | 182 | 208 | P.P 170901-03(170) | 8 | 2018-01-02 22:00 | 2018-01-03 10:40 | 760 | 925 | 20 | 5 | 2018-01-03 11:00 | 2018-01-04 02:22 | 922 | 1226 | 204 | 256 | 306 | 12
B42824 | SBC70L | 16 | 2018-01-04 | B |  | 2 | 0 |  | 2 |  |  |  | 윤석재 |  | 1089 | 2 |  | 2 | YES |  | 55 | 2 | YES |  | 양호 | 양호 | 양호 | 양호 | 양호 | 미정 |  |  | Y |  | 2018-01-04 06:33 | 2018-01-04 06:10 | 2018-01-04 10:08 | 2018-01-04 09:31 | 20 | 37 | 23 | 178 | 238 | AR-10.3 CN철피녹음
B42828 | AE15B36C2 | 16 | 2018-01-04 | B |  | 3 | 0 |  | 3 |  |  |  | 우설식 |  | 1077 | 3 |  | 1 |  |  | 55 | 1 |  | O | 양호 | 양호 | 양호 | 양호 | 양호 | 미정 |  |  | Y |  | 2018-01-04 10:53 | 2018-01-04 10:35 | 2018-01-04 14:40 | 2018-01-04 13:57 | 27 | 43 | 18 | 184 | 245 | AR-10.45
A42857 | AE4150M3 | 16 | 2018-01-04 | D |  | 4 | 0 |  | 4 |  |  | 장신일 |  |  | 1086 | 4 |  | 2 |  |  | 55 | 2 |  |  | 양호 | 양호 | 양호 | 양호 | 양호 | 미정 |  |  | Y |  | 2018-01-04 16:08 | 2018-01-04 15:30 | 2018-01-04 19:02 | 2018-01-04 18:36 | 50 | 26 | 38 | 148 | 212 | AR-9.6
A42861 | AE1055LS | 16 | 2018-01-04 | D |  | 5 | 0 |  | 5 |  |  | 송의섭 |  |  | 1087 | 5 |  | 3 |  |  | 55 | 3 |  |  | 양호 | 양호 | 양호 | 양호 | 양호 | 미정 |  |  | Y |  | 2018-01-04 20:13 | 2018-01-04 19:55 | 2018-01-04 23:30 | 2018-01-04 23:10 | 53 | 20 | 18 | 177 | 215
A42865 | AE1055LS | 16 | 2018-01-04 | A |  | 6 | 0 |  | 6 |  |  | 강상완 |  |  | 1135 | 6 |  | 4 | YES |  | 55 | 4 | YES |  | 양호 | 양호 | 양호 | 양호 | 양호 | 미정 |  |  | Y |  | 2018-01-05 00:13 | 2018-01-04 23:54 | 2018-01-05 03:32 | 2018-01-05 03:14 | 24 | 18 | 19 | 180 | 218 | AR-9.8
A42869 | AE1055LS | 16 | 2018-01-04 | A |  | 7 | 0 |  | 7 |  |  | 강상완 |  |  | 1128 | 7 |  | 1 |  |  | 55 | 1 |  |  | 양호 | 양호 | 양호 | 양호 | 양호 | 미정 |  |  | Y |  | 2018-01-05 04:28 | 2018-01-05 04:00 | 2018-01-05 07:50 | 2018-01-05 07:24 | 28 | 26 | 28 | 177 | 230 | AR-9.30
A42873 | BP-SCM415HS | 16 | 2018-01-05 | C |  | 8 | 0 |  | 8 |  |  |  | 김웅철 |  | 1089 | 8 |  | 2 |  |  | 55 | 2 |  |  | 양호 | 양호 | 양호 | 양호 | 양호 | 미정 |  |  | Y |  | 2018-01-05 08:34 | 2018-01-05 08:23 | 2018-01-05 12:05 | 2018-01-05 11:37 | 33 | 28 | 11 | 183 | 222 | AR-10.0
A42877 | BP-SCM415HS | 16 | 2018-01-05 | C |  | 9 | 0 |  | 9 |  |  |  | 김웅철 |  | 1089 | 9 |  | 3 |  |  | 55 | 3 |  |  | 양호 | 양호 | 양호 | 양호 | 양호 | 미정 |  |  | Y |  | 2018-01-05 12:36 | 2018-01-05 12:28 | 2018-01-05 15:47 | 2018-01-05 15:33 | 23 | 14 | 8 | 177 | 199 | AR-9.8
A42881 | AE5120M | 16 | 2018-01-05 | D |  | 10 | 0 |  | 10 |  |  | 장신일 |  |  | 1086 | 10 |  | 4 | YES |  | 55 | 4 | YES |  | 양호 | 양호 | 양호 | 양호 | 양호 | 미정 |  |  | Y |  | 2018-01-05 16:44 | 2018-01-05 16:26 | 2018-01-05 20:07 | 2018-01-05 19:45 | 39 | 22 | 18 | 181 | 221 | AR-9.45
A42885 | AE5120HM | 16 | 2018-01-05 | D |  | 11 | 0 |  | 11 |  |  |  | 장신일 |  | 1087 | 11 |  | 1 | YES |  | 55 | 1 | YES |  | 양호 | 양호 | 양호 | 양호 | 양호 | 미정 |  |  | Y |  | 2018-01-05 20:51 | 2018-01-05 20:30 | 2018-01-06 00:10 | 2018-01-05 23:53 | 23 | 17 | 21 | 182 | 220 | AR-9.50 C/N 철피녹음
A42889 | FPA-27MNCR5H | 16 | 2018-01-05 | A |  | 12 | 0 |  | 12 |  |  | 강상완 |  |  | 1122 | 12 |  | 1 |  |  | 55 | 1 |  | O | 양호 | 양호 | 양호 | 양호 | 양호 | 미정 |  |  | Y |  | 2018-01-06 00:42 | 2018-01-06 00:30 | 2018-01-06 05:07 | 2018-01-06 04:28 | 20 | 39 | 12 | 226 | 277 | AR-9.70
A42894 | FPA-27MNCR5H | 16 | 2018-01-05 | A |  | 13 | 0 |  | 13 | [5 empty] | 1088 | 13 |  | 2 |  |  | 55 | 2 |  |  | 양호 | 양호 | 양호 | 양호 | 양호 | 미정 |  |  | Y |  | 2018-01-06 05:29 | 2018-01-06 05:12 | 2018-01-06 09:05 | 2018-01-06 08:52 | 5 | 13 | 17 | 203 | 233 | AR-9.75
A42898 | STB3D | 16 | 2018-01-06 | C |  | 14 | 0 |  | 14 |  |  |  | 김웅철 |  | 1085 | 14 |  | 3 | YES |  | 55 | 3 | YES |  | 양호 | 양호 | 양호 | 양호 | 양호 | 미정 |  |  | Y |  | 2018-01-06 10:11 | 2018-01-06 09:50 | 2018-01-06 14:12 | 2018-01-06 13:45 | 45 | 27 | 21 | 214 | 262 | AR-10.4
A42902 | STB3D | 16 | 2018-01-06 | D |  | 15 | 0 |  | 15 |  |  | 장신일 |  |  | 1086 | 15 |  | 1 | YES |  | 55 | 1 | NO | O | 양호 | 양호 | 양호 | 양호 | 양호 | 미정 |  |  | Y |  | 2018-01-06 15:07 | 2018-01-06 14:34 | 2018-01-06 18:33 | 2018-01-06 18:06 | 22 | 27 | 33 | 179 | 239 | CN철피녹음
A42906 | STB3D | 16 | 2018-01-06 | D |  | 16 | 0 |  | 16 | YES |  | 장신일 |  |  | 1087 | 16 |  | 1 |  |  | 55 | 1 |  | O | 양호 | 양호 | 양호 | 양호 | 양호 | 미정 |  |  | Y |  | 2018-01-06 19:27 | 2018-01-06 19:18 | 2018-01-06 23:00 | 2018-01-06 22:36 | 45 | 24 | 9 | 190 | 222
A42910 | STB3D | 16 | 2018-01-06 | B |  | 17 | 0 | 외삽1 | 1 |  |  | 우설식 |  |  | 1080 | 17 |  | 2 |  |  | 55 | 2 |  |  | 양호 | 양호 | 양호 | 양호 | 양호 | 미정 |  |  | Y |  | 2018-01-06 23:42 | 2018-01-06 23:30 | 2018-01-07 03:45 | 2018-01-07 03:19 | 30 | 26 | 12 | 217 | 255 | AR-10.85
B42888 | KBMA75S | 16 | 2018-01-06 | B |  | 18 | 0 |  | 2 |  |  | 우설식 |  |  | 1093 | 18 | YES | 3 | YES |  | 55 | 3 | YES |  | 양호 | 양호 | 양호 | 양호 | 양호 | 미정 |  |  | Y |  | 2018-01-07 04:00 | 2018-01-07 03:50 | 2018-01-07 07:50 | 2018-01-07 07:37 | 5 | 13 | 10 | 218 | 240 | AR-10.75
A42919 | SCR420HB | 16 | 2018-01-07 | C |  | 19 | 0 |  | 3 |  |  | 최용선 |  |  | 1087 | 1 |  | 1 |  |  | 55 | 1 |  | O | 양호 | 양호 | 양호 | 양호 | 양호 | 미정 |  |  | Y |  | 2018-01-07 08:49 | 2018-01-07 08:25 | 2018-01-07 11:45 | 2018-01-07 11:32 | 35 | 13 | 24 | 163 | 200 | AR-10.8
A42923 | SCR420HB | 16 | 2018-01-07 | C |  | 20 | 0 |  | 4 |  |  |  | 김웅철 |  | 1092 | 2 |  | 2 |  |  | 55 | 2 |  |  | 양호 | 양호 | 양호 | 양호 | 양호 | 미정 |  |  | Y |  | 2018-01-07 13:07 | 2018-01-07 12:25 | 2018-01-07 15:40 | 2018-01-07 15:27 | 40 | 13 | 42 | 140 | 195 | AR-10.3
B42900 | SCR420HB | 16 | 2018-01-07 | D |  | 21 | 0 |  | 5 |  |  | 송의섭 |  |  | 1028 | 3 |  | 3 |  |  | 55 | 3 |  |  | 양호 | 양호 | 양호 | 양호 | 양호 | 미정 |  |  | Y |  | 2018-01-07 16:46 | 2018-01-07 16:37 | 2018-01-07 20:12 | 2018-01-07 19:42 | 57 | 30 | 9 | 176 | 215 | AR-10.50
B42904 | AE4330VM | 16 | 2018-01-07 | D |  | 22 | 0 |  | 6 |  |  | 송의섭 |  |  | 1023 | 4 |  | 4 | YES |  | 55 | 4 | YES |  | 양호 | 양호 | 양호 | 양호 | 양호 | 미정 |  |  | Y |  | 2018-01-07 20:58 | 2018-01-07 20:53 | 2018-01-08 00:40 | 2018-01-08 00:22 | 41 | 18 | 5 | 205 | 227 | AR-10.20
B42908 | AE4330VM2 | 16 | 2018-01-07 | B |  | 23 | 0 |  | 7 |  |  | 윤석재 |  |  | 1087 | 5 |  | 1 |  |  | 55 | 1 |  |  | 양호 | 양호 | 양호 | 양호 | 양호 | 미정 |  |  | Y |  | 2018-01-08 01:19 | 2018-01-08 01:07 | 2018-01-08 05:20 | 2018-01-08 05:04 | 27 | 16 | 12 | 224 | 253 | AR-10.8
B42912 | SCM420HI | 16 | 2018-01-07 | C |  | 24 | 0 |  | 8 |  |  | 윤석재 |  |  | 1092 | 6 |  | 2 |  |  | 55 | 2 |  |  | 양호 | 양호 | 양호 | 양호 | 양호 | 미정 |  |  | INGOT |  | 2018-01-08 05:58 | 2018-01-08 05:45 | 2018-01-08 09:10 | 2018-01-08 08:46 | 25 | 24 | 13 | 168 | 205 | AR-10.45 인고트4~5T남음 B42915에 이월함
B42916 | SM45C | 16 | 2018-01-08 | C |  | 25 | 0 |  | 9 |  |  | 최용선 |  |  | 1077 | 7 |  | 3 |  |  | 55 | 3 |  |  | 양호 | 양호 | 양호 | 양호 | 양호 | 미정 |  |  | Y |  | 2018-01-08 10:32 | 2018-01-08 10:15 | 2018-01-08 13:59 | 2018-01-08 13:26 | 65 | 33 | 17 | 174 | 224 | AR-10.8
B42920 | STB2 | 16 | 2018-01-08 | A |  | 26 | 0 |  | 10 |  |  | 강상완 |  |  | 1126 | 8 |  | 4 | YES |  | 55 | 4 | YES |  | 양호 | 양호 | 양호 | 양호 | 양호 | 미정 |  |  | Y |  | 2018-01-08 14:51 | 2018-01-08 14:32 | 2018-01-08 18:33 | 2018-01-08 18:07 | 33 | 26 | 19 | 196 | 241 | AR-10.65
A42950 | P-STB2 | 16 | 2018-01-08 | A |  | 27 | 0 |  | 11 |  |  |  | 강상완 |  | 1126 | 9 |  | 1 |  |  | 55 | 1 |  |  | 양호 | 양호 | 양호 | 양호 | 양호 | 미정 |  |  | Y |  | 2018-01-08 19:27 | 2018-01-08 19:17 | 2018-01-08 22:52 | 2018-01-08 22:36 | 44 | 16 | 10 | 189 | 215 | AR-9.8
A42954 | BP-SCR420HC | 16 | 2018-01-08 | B |  | 28 | 0 |  | 12 | YES | 150 | 윤석재 |  |  | 1088 | 10 |  | 2 |  |  | 55 | 2 |  |  | 양호 | 양호 | 양호 | 양호 | 양호 | 미정 |  |  | Y |  | 2018-01-08 23:52 | 2018-01-08 23:20 | 2018-01-09 03:00 | 2018-01-09 02:40 | 28 | 20 | 32 | 168 | 220 | AR-9.85
A42958 | BP-SCR420HC | 16 | 2018-01-08 | B |  | 29 | 0 | 외삽2 | 1 |  |  | 우설식 |  |  | 1088 | 11 |  | 3 |  |  | 55 | 3 |  |  | 양호 | 양호 | 양호 | 양호 | 양호 | 미정 |  |  | Y |  | 2018-01-09 03:51 | 2018-01-09 03:35 | 2018-01-09 06:45 | 2018-01-09 06:28 | 35 | 17 | 16 | 157 | 190 | P/P 170824-07 (212)
A42962 | BP-SCR420HC | 16 | 2018-01-09 | C |  | 30 | 0 |  | 2 |  |  |  | 김웅철 |  | 1091 | 12 |  | 4 | YES |  | 55 | 4 | YES |  | 양호 | 양호 | 양호 | 양호 | 양호 | 미정 |  |  | Y |  | 2018-01-09 07:46 | 2018-01-09 07:30 | 2018-01-09 11:10 | 2018-01-09 10:40 | 45 | 30 | 16 | 174 | 220 | AR-9.6
A42966 | AE1055LS | 16 | 2018-01-09 | C |  | 31 | 0 |  | 3 |  |  |  | 김웅철 |  | 1087 | 13 |  | 1 |  |  | 55 | 1 |  |  | 양호 | 양호 | 양호 | 양호 | 양호 | 미정 |  |  | Y |  | 2018-01-09 12:10 | 2018-01-09 11:45 | 2018-01-09 15:37 | 2018-01-09 14:56 | 35 | 41 | 25 | 166 | 232 | AR-10.3
A42970 | AE1055LS | 16 | 2018-01-09 | A |  | 32 | 0 |  | 4 | [5 empty] | 1119 | 14 |  | 2 |  |  | 55 | 2 |  |  | 양호 | 양호 | 양호 | 양호 | 양호 | 미정 |  |  | Y |  | 2018-01-09 16:35 | 2018-01-09 16:13 | 2018-01-09 19:27 | 2018-01-09 19:09 | 36 | 18 | 22 | 154 | 194 | AR-9.30
A42974 | SP-AE1055LS | 16 | 2018-01-09 | A |  | 33 | 0 |  | 5 | [5 empty] | 1129 | 15 |  | 3 | YES |  | 55 | 3 | YES |  | 양호 | 양호 | 양호 | 양호 | 양호 | 미정 |  |  | Y |  | 2018-01-09 20:27 | 2018-01-09 20:20 | 2018-01-09 23:45 | 2018-01-09 23:32 | 53 | 13 | 7 | 184 | 205 | AR-9.8
A42979 | KBMA75S | 16 | 2018-01-09 | B |  | 34 | 0 |  | 6 |  |  | 윤석재 | 우설식 |  | 1079 | 16 |  | 1 |  |  | 55 | 1 |  | O | 양호 | 양호 | 양호 | 양호 | 양호 | 미정 |  |  | Y |  | 2018-01-10 01:30 | 2018-01-10 01:23 | 2018-01-10 04:45 | 2018-01-10 04:29 | 98 | 16 | 7 | 179 | 202 | AR-10.45
A42982 | KBMA75S | 16 | 2018-01-09 | B |  | 35 | 0 |  | 7 |  |  | 윤석재 |  |  | 1090 | 17 |  | 2 |  |  | 55 | 2 |  |  | 양호 | 양호 | 양호 | 양호 | 양호 | 미정 |  |  | Y |  | 2018-01-10 05:13 | 2018-01-10 05:00 | 2018-01-10 09:00 | 2018-01-10 08:42 | 15 | 18 | 13 | 210 | 240
A42986 | STB2 | 16 | 2018-01-10 | D |  | 36 | 0 |  | 8 |  |  | 장신일 |  |  | 1086 | 18 |  | 3 |  |  | 55 | 3 |  |  | 양호 | 양호 | 양호 | 양호 | 양호 | 미정 |  |  | Y |  | 2018-01-10 09:34 | 2018-01-10 09:15 | 2018-01-10 12:50 | 2018-01-10 12:25 | 15 | 25 | 19 | 171 | 215 | AR-9.7
A42990 | STB2 | 16 | 2018-01-10 | A |  | 37 | 0 |  | 9 |  |  | 장신일 |  |  | 1088 | 19 | YES | 4 | YES |  | 55 | 4 | YES |  | 양호 | 양호 | 양호 | 양호 | 양호 | 미정 |  |  | Y |  | 2018-01-10 14:20 | 2018-01-10 13:50 | 2018-10-10 17:22 | 2018-01-10 16:53 | 60 | 393149 | 30 | 153 | 393332 | AR-10.5
A42994 | STB2 | 16 | 2018-01-10 | A |  | 38 | 0 |  | 10 | YES | 150 | 강상완 | 우설식 |  | 1128 | 1 |  | 1 |  |  | 55 | 1 |  | O | 양호 | 양호 | 양호 | 양호 | 양호 | 미정 |  |  | Y |  | 2018-01-10 18:30 | 2018-01-10 18:10 | 2018-01-10 21:55 | 2018-01-10 21:18 | 320 | 37 | 20 | 168 | 225 | AR-10.1
A42998 | 42CRMO4MS2 | 16 | 2018-01-10 | B |  | 39 | 0 | 외삽3 | 1 |  |  | 우설식 |  |  | 1126 | 2 |  | 2 |  |  | 55 | 2 |  |  | 양호 | 양호 | 양호 | 양호 | 양호 | 미정 |  |  | Y |  | 2018-01-10 22:29 | 2018-01-10 22:20 | 2018-01-11 02:37 | 2018-01-11 02:10 | 25 | 27 | 9 | 221 | 257 | P.P 170822-02(206)
B42980 | SM45CB | 16 | 2018-01-11 | D |  | 40 | 0 |  | 2 | [5 empty] | 1087 | 3 |  | 3 |  |  | 55 | 3 |  |  | 양호 | 양호 | 양호 | 양호 | 양호 | 미정 |  |  | Y |  | 2018-01-11 08:44 | 2018-01-11 08:20 | 2018-01-11 12:07 | 2018-01-11 11:50 | 343 | 17 | 24 | 186 | 227
B42984 | SM45C | 16 | 2018-01-11 | D |  | 41 | 0 |  | 3 |  |  | 송의섭 |  |  | 1086 | 4 |  | 4 | YES |  | 55 | 4 | YES |  | 양호 | 양호 | 양호 | 양호 | 양호 | 미정 |  |  | Y |  | 2018-01-11 13:02 | 2018-01-11 12:30 | 2018-01-11 16:33 | 2018-01-11 16:01 | 23 | 32 | 32 | 179 | 243
B42988 | SM45C | 16 | 2018-01-11 | A |  | 42 | 0 |  | 4 |  |  | 송의섭 |  |  | 1104 | 5 |  | 1 |  |  | 55 | 1 |  |  | 양호 | 양호 | 양호 | 양호 | 양호 | 미정 |  |  | Y |  | 2018-01-11 17:13 | 2018-01-11 17:00 | 2018-01-11 20:23 | 2018-01-11 20:01 | 27 | 22 | 13 | 168 | 203 | AR-10.55
B42992 | SCR415HM | 16 | 2018-01-11 | A |  | 43 | 0 |  | 5 |  |  |  | 송의섭 |  | 1132 | 6 |  | 2 |  |  | 55 | 2 |  |  | 양호 | 양호 | 양호 | 양호 | 양호 | 미정 |  |  | Y |  | 2018-01-11 21:40 | 2018-01-11 21:25 | 2018-01-12 00:55 | 2018-01-12 00:37 | 62 | 18 | 15 | 178 | 210 | AR-9.90
B42996 | 16MNCR5H | 16 | 2018-01-11 | C |  | 44 | 0 |  | 6 |  |  | 최용선 |  |  | 1087 | 7 |  | 3 |  |  | 55 | 3 |  |  | 양호 | 양호 | 양호 | 양호 | 양호 | 미정 |  |  | Y |  | 2018-01-12 01:48 | 2018-01-12 01:35 | 2018-01-12 05:13 | 2018-01-12 04:52 | 40 | 21 | 13 | 185 | 218 | AR-10.2
B43000 | AE4145MD | 16 | 2018-01-11 | C |  | 45 | 0 |  | 7 |  |  | 최용선 |  |  | 1085 | 8 |  | 4 | YES |  | 55 | 4 | YES |  | 양호 | 양호 | 양호 | 양호 | 양호 | 미정 |  |  | Y |  | 2018-01-12 05:56 | 2018-01-12 05:40 | 2018-01-12 09:47 | 2018-01-12 09:27 | 27 | 20 | 16 | 211 | 247 | AR-10.35
B43004 | 18CRNIMO7HI | 16 | 2018-01-12 | D |  | 46 | 0 |  | 8 |  |  | 송의섭 |  |  | 1086 | 9 |  | 1 |  |  | 55 | 1 |  |  | 양호 | 양호 | 양호 | 양호 | 양호 | 미정 |  |  | INGOT |  | 2018-01-12 11:15 | 2018-01-12 10:50 | 2018-01-12 15:08 | 2018-01-12 14:03 | 63 | 65 | 25 | 168 | 258 | 인고트작업
B43008 | SNCMH2 | 16 | 2018-01-12 | A |  | 47 | 0 |  | 9 | [5 empty] | 1133 | 10 |  | 2 |  |  | 55 | 2 |  |  | 양호 | 양호 | 양호 | 양호 | 양호 | 미정 |  |  | Y |  | 2018-01-12 16:13 | 2018-01-12 16:00 | 2018-01-12 19:33 | 2018-01-12 19:13 | 52 | 20 | 13 | 179 | 213 | AR-9.75
B43012 | SNCMH2 | 16 | 2018-01-12 | A |  | 48 | 0 |  | 10 | YES |  | 강상완 |  |  | 1136 | 11 |  | 3 | YES |  | 55 | 3 | YES |  | 양호 | 양호 | 양호 | 양호 | 양호 | 미정 |  |  | Y |  | 2018-01-12 20:23 | 2018-01-12 20:07 | 2018-01-12 23:45 | 2018-01-12 23:21 | 34 | 24 | 16 | 177 | 218 | AR-10.1 C/N 철피녹음
B43016 | AE15B36D | 16 | 2018-01-12 | C |  | 49 | 0 | 외삽4 | 1 |  |  | 최용선 |  |  | 1090 | 12 |  | 1 |  |  | 55 | 1 |  | O | 양호 | 양호 | 양호 | 양호 | 양호 | 미정 |  |  | Y |  | 2018-01-13 01:00 | 2018-01-13 00:28 | 2018-01-13 04:18 | 2018-01-13 03:56 | 43 | 22 | 32 | 176 | 230 | AR-170824-01 [170]
B43020 | AE15B36D | 16 | 2018-01-12 | C |  | 50 | 0 |  | 2 |  |  | 최용선 |  |  | 1089 | 13 |  | 2 |  |  | 55 | 2 |  |  | 양호 | 양호 | 양호 | 양호 | 양호 | 미정 |  |  | Y |  | 2018-01-13 05:15 | 2018-01-13 05:00 | 2018-01-13 08:37 | 2018-01-13 08:22 | 42 | 15 | 15 | 187 | 217 | AR-10.7
B43024 | SRD1 | 16 | 2018-01-13 | D |  | 51 | 0 |  | 3 |  |  | 송의섭 |  |  | 1087 | 14 |  | 3 |  |  | 55 | 3 |  |  | 양호 | 양호 | 양호 | 양호 | 양호 | 미정 |  |  | Y |  | 2018-01-13 09:28 | 2018-01-13 09:20 | 2018-01-13 13:12 | 2018-01-13 12:59 | 43 | 13 | 8 | 211 | 232
B43028 | AE4140Q | 16 | 2018-01-13 | B |  | 52 | 0 |  | 4 |  |  | 송의섭 |  |  | 1080 | 15 |  | 4 | YES |  | 55 | 4 | YES |  | 양호 | 양호 | 양호 | 양호 | 양호 | 미정 |  |  | Y |  | 2018-01-13 14:14 | 2018-01-13 13:45 | 2018-01-13 17:43 | 2018-01-13 17:21 | 33 | 22 | 29 | 188 | 238
B43032 | SM45CB | 16 | 2018-01-13 | B |  | 53 | 0 |  | 5 |  |  |  | 윤석재 |  | 1088 | 16 |  | 1 |  |  | 55 | 1 |  |  | 양호 | 양호 | 양호 | 양호 | 양호 | 미정 |  |  | Y |  | 2018-01-13 18:30 | 2018-01-13 18:07 | 2018-01-13 22:10 | 2018-01-13 21:44 | 24 | 26 | 23 | 194 | 243 | AR-10.5
B43036 | SM45C | 16 | 2018-01-13 | C |  | 54 | 0 |  | 6 |  |  | 윤호철 | 김웅철 |  | 1070 | 17 |  | 2 |  |  | 55 | 2 |  |  | 양호 | 양호 | 양호 | 양호 | 양호 | 미정 |  |  | Y |  | 2018-01-13 22:34 | 2018-01-13 22:16 | 2018-01-14 02:00 | 2018-01-14 01:43 | 6 | 17 | 18 | 189 | 224 | AR-10.5
B43041 | SM45C | 16 | 2018-01-13 | C |  | 55 | 0 |  | 7 |  |  | 강상완 |  |  | 1102 | 18 |  | 3 |  |  | 55 | 3 |  |  | 양호 | 양호 | 양호 | 양호 | 양호 | 미정 |  |  | Y |  | 2018-01-14 03:38 | 2018-01-14 03:30 | 2018-01-14 06:48 | 2018-01-14 06:11 | 90 | 37 | 8 | 152 | 198 | AR-10.8
B43045 | SM48CM7 | 16 | 2018-01-14 | D |  | 56 | 0 |  | 8 |  |  | 송의섭 |  |  | 1087 | 19 | YES | 4 | YES |  | 55 | 4 | YES |  | 양호 | 양호 | 양호 | 양호 | 양호 | 미정 |  |  | Y |  | 2018-01-14 07:54 | 2018-01-14 07:36 | 2018-01-14 11:17 | 2018-01-14 10:57 | 48 | 20 | 18 | 183 | 221
B43052 | SM48CM7 | 16 | 2018-01-14 | B |  | 57 | 0 |  | 9 |  |  | 송의섭 |  |  | 1083 | 1 |  | 1 |  |  | 55 | 1 |  |  | 양호 | 양호 | 양호 | 양호 | 양호 | 미정 |  |  | Y |  | 2018-01-14 15:04 | 2018-01-14 14:48 | 2018-01-14 18:20 | 2018-01-14 18:00 | 211 | 20 | 16 | 176 | 212 | AR 10.9
B43056 | SCM435HF | 16 | 2018-01-14 | B |  | 58 | 0 |  | 10 |  |  | 윤석재 | 우설식 |  | 1083 | 2 |  | 2 |  |  | 55 | 2 |  |  | 양호 | 양호 | 양호 | 양호 | 양호 | 미정 |  |  | Y |  | 2018-01-14 19:06 | 2018-01-14 18:45 | 2018-01-14 22:45 | 2018-01-14 22:31 | 25 | 14 | 21 | 205 | 240 | AR-9.75
C41624 | AE15B36D2 | 16 | 2018-01-14 | C |  | 59 | 0 |  | 11 | [5 empty] | 1060 | 3 |  | 3 |  |  | 55 | 3 |  |  | 양호 | 양호 | 양호 | 양호 | 양호 | 미정 |  |  | Y |  | 2018-01-14 23:25 | 2018-01-14 23:15 | 2018-01-15 02:45 | 2018-01-15 02:32 | 30 | 13 | 10 | 188 | 210
C41628 | AE15B36D2 | 16 | 2018-01-14 | C |  | 60 | 0 |  | 12 | YES | 150 |  |  |  | 1060 | 4 |  | 4 | YES |  | 55 | 4 | YES |  | 양호 | 양호 | 양호 | 양호 | 양호 | 미정 |  |  | Y |  | 2018-01-15 03:33 | 2018-01-15 03:25 | 2018-01-15 07:10 | 2018-01-15 06:44 | 40 | 26 | 8 | 191 | 225 | PP 교체 171123-- 08--195
C41632 | AE4140I5 | 16 | 2018-01-15 | A |  | 61 | 0 | 외삽5 | 1 | [5 empty] | 1085 | 5 |  | 1 |  |  | 65 | 1 |  |  | 양호 | 양호 | 양호 | 양호 | 양호 | 미정 |  |  | INGOT |  | 2018-01-15 07:40 | 2018-01-15 07:35 | 2018-01-15 10:10 | 2018-01-15 09:56 | 25 | 14 | 5 | 136 | 155
C41635 | SM10C | 16 | 2018-01-15 | A |  | 62 | 0 |  | 2 | [5 empty] | 1078 | 6 |  | 2 | YES |  | 65 | 2 | YES |  | 양호 | 양호 | 양호 | 양호 | 양호 | 미정 |  |  | Y |  | 2018-01-15 11:02 | 2018-01-15 10:55 | 2018-01-15 14:20 | 2018-01-15 14:08 | 45 | 12 | 7 | 186 | 205
C41639 | SM10C | 16 | 2018-01-15 | B |  | 63 | 0 |  | 3 |  |  | 남문희 |  |  | 1079 | 7 |  | 1 |  |  | 55 | 1 |  | O | 양호 | 양호 | 양호 | 양호 | 양호 | 미정 |  |  | Y |  | 2018-01-15 15:20 | 2018-01-15 15:00 | 2018-01-15 19:05 | 2018-01-15 18:37 | 40 | 28 | 20 | 197 | 245
C41643 | ATA105 | 16 | 2018-01-15 | B |  | 64 | 0 |  | 4 |  |  |  | 남문희 |  | 1068 | 8 |  | 2 |  |  | 55 | 2 |  |  | 양호 | 양호 | 양호 | 양호 | 양호 | 미정 |  |  | Y |  | 2018-01-15 19:54 | 2018-01-15 19:40 | 2018-01-15 23:10 | 2018-01-15 22:53 | 35 | 17 | 14 | 180 | 210
C41647 | ATA105M2 | 16 | 2018-01-15 | C |  | 65 | 0 |  | 5 | [5 empty] | 1060 | 9 |  | 3 |  |  | 55 | 3 |  |  | 양호 | 양호 | 양호 | 양호 | 양호 | 미정 |  |  | Y |  | 2018-01-16 00:06 | 2018-01-16 | 2018-01-16 03:15 | 2018-01-16 03:00 | 50 | 15 | 6 | 174 | 195
C41651 | ATA105M2 | 16 | 2018-01-15 | C |  | 66 | 0 |  | 6 | [5 empty] | 1060 | 10 |  | 4 | YES |  | 55 | 4 | YES |  | 양호 | 양호 | 양호 | 양호 | 양호 | 미정 |  |  | Y |  | 2018-01-16 04:23 | 2018-01-16 04:10 | 2018-01-16 07:50 | 2018-01-16 07:01 | 55 | 49 | 13 | 158 | 220
C41654 | AE15B34M | 16 | 2018-01-16 | A |  | 67 | 0 |  | 7 | [5 empty] | 1070 | 11 |  | 1 |  |  | 55 | 1 |  |  | 양호 | 양호 | 양호 | 양호 | 양호 | 미정 |  |  | Y |  | 2018-01-16 09:44 | 2018-01-16 09:25 | 2018-01-16 13:50 | 2018-01-16 13:31 | 95 | 19 | 19 | 227 | 265
C41658 | 18CRNIMO7HI | 16 | 2018-01-16 | B |  | 68 | 0 |  | 8 |  |  | 남문희 |  |  | 1069 | 12 |  | 2 |  |  | 55 | 2 |  |  | 양호 | 양호 | 양호 | 양호 | 양호 | 미정 |  |  | INGOT |  | 2018-01-16 14:47 | 2018-01-16 14:40 | 2018-01-16 18:05 | 2018-01-16 17:53 | 50 | 12 | 7 | 186 | 205
C41662 | SM53C | 16 | 2018-01-16 | B |  | 69 | 0 |  | 9 | YES |  | 남문희 |  |  | 1077 | 13 |  | 3 | YES |  | 55 | 3 | YES |  | 양호 | 양호 | 양호 | 양호 | 양호 | 미정 |  |  | Y |  | 2018-01-16 20:11 | 2018-01-16 19:55 | 2018-01-16 23:25 | 2018-01-16 23:15 | 110 | 10 | 16 | 184 | 210
C41666 | SM53C | 16 | 2018-01-16 | D |  | 70 | 0 |  | 1 |  |  | 남태희 |  |  | 1101 | 14 |  | 1 |  |  | 55 | 1 |  | O | 양호 | 양호 | 양호 | 양호 | 양호 | 미정 |  |  | Y |  | 2018-01-17 00:31 | 2018-01-17 00:15 | 2018-01-17 03:40 | 2018-01-17 03:33 | 50 | 7 | 16 | 182 | 205 | P/P 교체171123---05----202 잔존210
C41670 | SM53CCF | 16 | 2018-01-16 | D |  | 71 | 0 |  | 2 |  |  | 남태희 |  |  | 1102 | 15 |  | 2 |  |  | 55 | 2 |  |  | 양호 | 양호 | 양호 | 양호 | 양호 | 미정 |  |  | Y |  | 2018-01-17 04:46 | 2018-01-17 04:30 | 2018-01-17 08:10 | 2018-01-17 07:55 | 50 | 15 | 16 | 188 | 220
C41674 | AE1050M2 | 16 | 2018-01-17 | A |  | 72 | 0 |  | 3 |  |  | 남태희 |  |  | 1068 | 16 |  | 3 |  |  | 55 | 3 |  |  | 양호 | 양호 | 양호 | 양호 | 양호 | 미정 |  |  | Y |  | 2018-01-17 09:10 | 2018-01-17 08:50 | 2018-01-17 12:15 | 2018-01-17 11:56 | 40 | 19 | 20 | 166 | 205
C41678 | AE1055LS | 16 | 2018-01-17 | A |  | 73 | 0 |  | 4 |  |  | 남태희 |  |  | 1077 | 17 | YES | 4 | YES |  | 55 | 4 | YES |  | 양호 | 양호 | 양호 | 양호 | 양호 | 미정 |  |  | Y |  | 2018-01-17 13:43 | 2018-01-17 13:40 | 2018-01-17 17:45 | 2018-01-17 17:17 | 85 | 28 | 3 | 214 | 245
B43117 | AE4137HMA | 16 | 2018-01-17 | B |  | 74 | 0 |  | 5 |  |  | 남문희 |  |  | 1066 | 1 |  | 1 |  |  | 55 | 1 |  |  | 양호 | 양호 | 양호 | 양호 | 양호 | 미정 |  |  | Y |  | 2018-01-17 19:25 | 2018-01-17 19:00 | 2018-01-17 20:25 | 2018-01-17 22:35 | 75 | -130 | 25 | 190 | 85 | 알곤미상승으로 래들교체 16호>5호
C41686 | SCM420HT | 16 | 2018-01-17 | D |  | 75 | 0 |  | 6 |  |  | 남문희 |  |  | 1085 | 1 |  | 1 |  |  | 55 | 1 |  | O | 양호 | 양호 | 양호 | 양호 | 양호 | 미정 |  |  | Y |  | 2018-01-17 22:32 | 2018-01-17 22:10 | 2018-01-18 01:40 | 2018-01-18 01:21 | 105 | 19 | 22 | 168 | 210
C41690 | 16MNCRS5HAM | 16 | 2018-01-17 | D |  | 76 | 0 |  | 7 |  |  | 남태희 |  |  | 1101 | 2 |  | 2 |  |  | 55 | 2 |  |  | 양호 | 양호 | 양호 | 양호 | 양호 | 미정 |  |  | Y |  | 2018-01-18 02:54 | 2018-01-18 02:40 | 2018-01-18 06:30 | 2018-01-18 06:02 | 60 | 28 | 14 | 187 | 230
C41694 | SCM440HF-JY | 16 | 2018-01-18 | A |  | 77 | 0 |  | 8 | YES | 150 |  |  |  | 1088 | 3 |  | 3 |  |  | 55 | 3 |  |  | 양호 | 양호 | 양호 | 양호 | 양호 | 미정 |  |  | N | 1 | 2018-01-18 07:56 | 2018-01-18 07:38 | 2018-01-18 12:00 | 2018-01-18 11:20 | 68 | 40 | 18 | 204 | 262 | PP 교체 171122--06--222
C41698 | SCM440HF | 16 | 2018-01-18 | A |  | 78 | 0 |  | 1 | [5 empty] | 1081 | 4 |  | 4 | YES |  | 55 | 4 | YES |  | 양호 | 양호 | 양호 | 양호 | 양호 | 미정 |  |  | Y |  | 2018-01-18 12:53 | 2018-01-18 12:45 | 2018-01-18 16:10 | 2018-01-18 15:45 | 45 | 25 | 8 | 172 | 205
C41703 | SCM440HF | 16 | 2018-01-18 | C |  | 79 | 0 |  | 2 | [5 empty] | 1060 | 5 |  | 1 |  |  | 55 | 1 |  |  | 양호 | 양호 | 양호 | 양호 | 양호 | 미정 |  |  | Y |  | 2018-01-18 18:22 | 2018-01-18 18:00 | 2018-01-18 21:40 | 2018-01-18 21:12 | 110 | 28 | 22 | 170 | 220
C41707 | SCM440HF | 16 | 2018-01-18 | D |  | 80 | 0 |  | 3 |  |  | 남태희 |  |  | 1101 | 6 |  | 2 |  |  | 55 | 2 |  |  | 양호 | 양호 | 양호 | 양호 | 양호 | 미정 |  |  | Y |  | 2018-01-18 22:46 | 2018-01-18 22:25 | 2018-01-19 02:10 | 2018-01-19 01:43 | 45 | 27 | 21 | 178 | 225
C41711 | SM20CB | 16 | 2018-01-18 | D |  | 81 | 0 |  | 4 |  |  | 남태희 |  |  | 1101 | 7 |  | 3 |  |  | 55 | 3 |  |  | 양호 | 양호 | 양호 | 양호 | 양호 | 미정 |  |  | Y |  | 2018-01-19 03:15 | 2018-01-19 03:00 | 2018-01-19 06:30 | 2018-01-19 06:13 | 50 | 17 | 15 | 178 | 210
C41715 | SM20C | 16 | 2018-01-19 | A |  | 82 | 0 |  | 5 | [5 empty] | 1085 | 8 |  | 4 | YES |  | 55 | 4 | YES |  | 양호 | 양호 | 양호 | 양호 | 양호 | 미정 |  |  | Y |  | 2018-01-19 07:43 | 2018-01-19 07:20 | 2018-01-19 11:16 | 2018-01-19 10:25 | 50 | 50 | 23 | 163 | 236
C41719 | SCR435BM | 16 | 2018-01-19 | A |  | 83 | 0 |  | 6 | [5 empty] | 1084 | 9 |  | 1 |  |  | 55 | 1 |  |  | 양호 | 양호 | 양호 | 양호 | 양호 | 미정 |  |  | Y |  | 2018-01-19 12:26 | 2018-01-19 12:15 | 2018-01-19 15:40 | 2018-01-19 15:29 | 59 | 11 | 11 | 183 | 205
C41723 | SM45CB | 16 | 2018-01-19 | C |  | 84 | 0 |  | 7 | [5 empty] | 1060 | 10 |  | 2 |  |  | 55 | 2 |  |  | 양호 | 양호 | 양호 | 양호 | 양호 | 미정 |  |  | Y |  | 2018-01-19 17:09 | 2018-01-19 16:50 | 2018-01-19 20:20 | 2018-01-19 20:06 | 70 | 14 | 19 | 177 | 210 | 과침식으로 대보수처리함
B43376 | SCM420HT | 16 | 2018-01-29 | A | LADLE 대보수 첫회 | 1 | 0 | 내삽 | 1 |  |  | 최용선 |  |  | 1258 | 1 |  | 1 |  |  | 55 | 1 |  |  | 양호 | 양호 | 양호 | 양호 | 양호 | 미정 |  |  | Y |  | 2018-01-29 19:50 | 2018-01-29 19:40 | 2018-01-29 23:35 | 2018-01-29 23:17 | 14360 | 18 | 10 | 207 | 235 | P/P 170830-10(210) | 8 | 2018-01-27 22:00 | 2018-01-28 07:00 | 540 | 781 | 30 | 5 | 2018-01-28 07:30 | 2018-01-29 19:40 | 2170 | 1258 | 180 | 242 | 291 | 10
B43380 | SCM420HT | 16 | 2018-01-29 | B |  | 2 | 0 |  | 2 | [5 empty] | 1095 | 2 |  | 2 |  |  | 55 | 2 |  |  | 양호 | 양호 | 양호 | 양호 | 양호 | 미정 |  |  | Y |  | 2018-01-30 00:02 | 2018-01-29 23:46 | 2018-01-30 03:47 | 2018-01-30 03:35 | 11 | 12 | 16 | 213 | 241 | AR-10.85
B43384 | SCM420HT | 16 | 2018-01-29 | B |  | 3 | 0 |  | 3 |  |  |  | 우설식 |  | 1082 | 3 |  | 3 |  |  | 55 | 3 |  |  | 양호 | 양호 | 양호 | 양호 | 양호 | 미정 |  |  | Y |  | 2018-01-30 04:13 | 2018-01-30 04:00 | 2018-01-30 07:35 | 2018-01-30 07:12 | 13 | 23 | 13 | 179 | 215 | AR-10.5
A43400 | STB3D | 16 | 2018-01-30 | D |  | 4 | 0 |  | 4 |  |  | 송의섭 |  |  | 1087 | 4 |  | 4 | YES |  | 55 | 4 | YES |  | 양호 | 양호 | 양호 | 양호 | 양호 | 미정 |  |  | Y |  | 2018-01-30 08:25 | 2018-01-30 08:19 | 2018-01-30 12:02 | 2018-01-30 11:23 | 44 | 39 | 6 | 178 | 223
A43404 | BP-SM45CRBK | 16 | 2018-01-30 | D |  | 5 | 0 |  | 5 |  |  |  | 장신일 |  | 1087 | 5 |  | 1 |  |  | 55 | 1 |  |  | 양호 | 양호 | 양호 | 양호 | 양호 | 미정 |  |  | Y |  | 2018-01-30 12:43 | 2018-01-30 12:27 | 2018-01-30 16:17 | 2018-01-30 15:38 | 25 | 39 | 16 | 175 | 230
A43408 | AE1045M6 | 16 | 2018-01-30 | A |  | 6 | 0 |  | 6 |  |  | 강상완 |  |  | 1109 | 6 |  | 2 |  |  | 55 | 2 |  |  | 양호 | 양호 | 양호 | 양호 | 양호 | 미정 |  |  | Y |  | 2018-01-30 16:52 | 2018-01-30 16:37 | 2018-01-30 20:33 | 2018-01-30 20:05 | 20 | 28 | 15 | 193 | 236 | AR-9.9
A43412 | AE1043M | 16 | 2018-01-30 | A |  | 7 | 0 |  | 7 | [5 empty] | 1144 | 7 |  | 3 | YES |  | 55 | 3 | YES |  | 양호 | 양호 | 양호 | 양호 | 양호 | 미정 |  |  | Y |  | 2018-01-30 21:20 | 2018-01-30 21:04 | 2018-01-31 01:20 | 2018-01-31 00:52 | 31 | 28 | 16 | 212 | 256 | AR-10.8
A43416 | AE1043M | 16 | 2018-01-30 | B |  | 8 | 0 |  | 8 |  |  |  | 강상완 |  | 1080 | 8 |  | 1 |  |  | 55 | 1 |  | O | 양호 | 양호 | 양호 | 양호 | 양호 | 미정 |  |  | Y |  | 2018-01-31 01:33 | 2018-01-31 01:30 | 2018-01-31 05:28 | 2018-01-31 05:04 | 10 | 24 | 3 | 211 | 238 | AR-9.9
B43406 | KBMA75S | 16 | 2018-01-31 | D |  | 9 | 0 |  | 9 |  |  | 윤석재 |  |  | 1087 | 9 |  | 2 |  |  | 55 | 2 |  |  | 양호 | 양호 | 양호 | 양호 | 양호 | 미정 |  |  | Y |  | 2018-01-31 06:22 | 2018-01-31 06:08 | 2018-01-31 09:55 | 2018-01-31 09:30 | 40 | 25 | 14 | 188 | 227
A43424 | STB2 | 16 | 2018-01-31 | D |  | 10 | 0 |  | 10 | [5 empty] | 1086 | 10 |  | 3 |  |  | 55 | 3 |  |  | 양호 | 양호 | 양호 | 양호 | 양호 | 미정 |  |  | Y |  | 2018-01-31 10:25 | 2018-01-31 10:10 | 2018-01-31 13:55 | 2018-01-31 13:24 | 15 | 31 | 15 | 179 | 225
A43428 | STB2 | 16 | 2018-01-31 | A |  | 11 | 0 |  | 11 | [5 empty] | 1128 | 11 |  | 4 | YES |  | 55 | 4 | YES |  | 양호 | 양호 | 양호 | 양호 | 양호 | 미정 |  |  | Y |  | 2018-01-31 14:38 | 2018-01-31 14:16 | 2018-01-31 18:03 | 2018-01-31 17:44 | 21 | 19 | 22 | 186 | 227 | AR-10.45
A43432 | AE1055LS | 16 | 2018-01-31 | A |  | 12 | 0 |  | 12 | YES |  | 송의섭 |  |  | 1128 | 12 |  | 1 |  |  | 55 | 1 |  |  | 양호 | 양호 | 양호 | 양호 | 양호 | 미정 |  |  | Y |  | 2018-01-31 19:09 | 2018-01-31 18:43 | 2018-01-31 22:35 | 2018-01-31 22:22 | 40 | 13 | 26 | 194 | 232 | AR-10.5
A43436 | AE1055LS | 16 | 2018-01-31 | C |  | 13 | 0 | 외삽1 | 1 |  |  | 윤호철 | 김웅철 |  | 1098 | 13 |  | 2 |  |  | 55 | 2 |  |  | 양호 | 양호 | 양호 | 양호 | 양호 | 미정 |  |  | Y |  | 2018-01-31 23:26 | 2018-01-31 23:10 | 2018-02-01 02:40 | 2018-02-01 02:28 | 35 | 12 | 16 | 182 | 210 | AR-10.95
A43440 | AE1055LS | 16 | 2018-01-31 | C |  | 14 | 0 |  | 2 |  |  | 윤호철 | 김웅철 |  | 1107 | 14 |  | 3 |  |  | 55 | 3 |  |  | 양호 | 양호 | 양호 | 양호 | 양호 | 미정 |  |  | Y |  | 2018-02-01 03:39 | 2018-02-01 03:13 | 2018-02-01 06:53 | 2018-02-01 06:39 | 33 | 14 | 26 | 181 | 220 | AR-10.8
A43444 | KSG4120H | 16 | 2018-02-01 | D |  | 15 | 0 |  | 3 |  |  | 장신일 |  |  | 1087 | 15 |  | 4 | YES |  | 55 | 4 | YES |  | 양호 | 양호 | 양호 | 양호 | 양호 | 미정 |  |  | Y |  | 2018-02-01 08:07 | 2018-02-01 07:48 | 2018-02-01 11:45 | 2018-02-01 10:50 | 55 | 55 | 19 | 164 | 237
A43448 | AE15B36C2 | 16 | 2018-02-01 | D |  | 16 | 0 |  | 4 |  |  |  | 장신일 |  | 1087 | 16 |  | 1 |  |  | 55 | 1 |  |  | 양호 | 양호 | 양호 | 양호 | 양호 | 미정 |  |  | Y |  | 2018-02-01 12:25 | 2018-02-01 12:12 | 2018-02-01 15:57 | 2018-02-01 15:36 | 27 | 21 | 13 | 191 | 225
A43452 | AE15B36C2 | 16 | 2018-02-01 | A |  | 17 | 0 |  | 5 |  |  | 강상완 |  |  | 1119 | 17 |  | 2 |  |  | 55 | 2 |  |  | 양호 | 양호 | 양호 | 양호 | 양호 | 미정 |  |  | Y |  | 2018-02-01 17:15 | 2018-02-01 16:53 | 2018-02-01 20:20 | 2018-02-01 19:58 | 56 | 22 | 22 | 163 | 207 | AR-9.2
A43456 | AE15B36C2 | 16 | 2018-02-01 | A |  | 18 | 0 |  | 6 |  |  | 강상완 |  |  | 1134 | 18 | YES | 3 | YES |  | 55 | 3 | YES |  | 양호 | 양호 | 양호 | 양호 | 양호 | 미정 |  |  | Y |  | 2018-02-01 21:15 | 2018-02-01 20:55 | 2018-02-02 00:40 | 2018-02-02 00:17 | 35 | 23 | 20 | 182 | 225 | AR-9.5
A43460 | 34CRMO4 | 16 | 2018-02-01 | C |  | 19 | 0 |  | 7 |  |  | 최용선 |  |  | 1085 | 1 |  | 1 |  |  | 55 | 1 |  | O | 양호 | 양호 | 양호 | 양호 | 양호 | 미정 |  |  | Y |  | 2018-02-02 01:48 | 2018-02-02 01:33 | 2018-02-02 05:20 | 2018-02-02 05:05 | 53 | 15 | 15 | 197 | 227 | AR-10.6
A43464 | SCM440I | 16 | 2018-02-01 | C |  | 20 | 0 |  | 8 |  |  | 최용선 |  |  | 1107 | 2 |  | 2 |  |  | 55 | 2 |  |  | 양호 | 양호 | 양호 | 양호 | 양호 | 미정 |  |  | INGOT |  | 2018-02-02 05:54 | 2018-02-02 05:35 | 2018-02-02 08:12 | 2018-02-02 08:02 | 15 | 10 | 19 | 128 | 157 | AR-10.5
B43430 | 34CRMO4 | 16 | 2018-02-02 | D |  | 21 | 0 |  | 9 |  |  | 장신일 |  |  | 1086 | 3 |  | 3 | YES |  | 55 | 3 | YES |  | 양호 | 양호 | 양호 | 양호 | 양호 | 미정 |  |  | Y |  | 2018-02-02 10:56 | 2018-02-02 10:48 | 2018-02-02 14:15 | 2018-02-02 14:01 | 156 | 14 | 8 | 184 | 207
B43434 | SM35C | 16 | 2018-02-02 | B |  | 22 | 0 |  | 10 | [5 empty] | 1081 | 4 |  | 1 |  |  | 55 | 1 |  | O | 양호 | 양호 | 양호 | 양호 | 양호 | 미정 |  |  | Y |  | 2018-02-02 15:10 | 2018-02-02 15:00 | 2018-02-02 18:25 | 2018-02-02 18:13 | 45 | 12 | 10 | 183 | 205 | AR-10.1
A43478 | AE15B38M | 16 | 2018-02-02 | B |  | 23 | 0 |  | 11 | YES |  |  | 우설식 |  | 1088 | 5 |  | 2 |  |  | 55 | 2 |  |  | 양호 | 양호 | 양호 | 양호 | 양호 | 미정 |  |  | Y |  | 2018-02-02 20:05 | 2018-02-02 19:45 | 2018-02-02 23:25 | 2018-02-02 23:15 | 80 | 10 | 20 | 190 | 220 | AR-10.5
A43482 | AE15B38M | 16 | 2018-02-02 | C |  | 24 | 0 | 외삽2 | 1 |  |  | 윤호철 | 김웅철 |  | 1069 | 6 |  | 3 |  |  | 55 | 3 |  |  | 양호 | 양호 | 양호 | 양호 | 양호 | 미정 |  |  | Y |  | 2018-02-03 00:23 | 2018-02-03 00:05 | 2018-02-03 03:52 | 2018-02-03 03:39 | 40 | 13 | 18 | 196 | 227 | P/P 171118-06 [170]
A43486 | AE15B38M | 16 | 2018-02-02 | C |  | 25 | 0 |  | 2 |  |  | 윤호철 | 김웅철 |  | 1093 | 7 |  | 4 | YES |  | 55 | 4 | YES |  | 양호 | 양호 | 양호 | 양호 | 양호 | 미정 |  |  | Y |  | 2018-02-03 04:53 | 2018-02-03 04:25 | 2018-02-03 08:24 | 2018-02-03 07:56 | 33 | 28 | 28 | 183 | 239 | AR-11.05
A43490 | AE15B38M | 16 | 2018-02-03 | D |  | 26 | 0 |  | 3 |  |  |  | 장신일 |  | 1086 | 8 |  | 1 |  |  | 55 | 1 |  |  | 양호 | 양호 | 양호 | 양호 | 양호 | 미정 |  |  | Y |  | 2018-02-03 09:20 | 2018-02-03 08:43 | 2018-02-03 12:33 | 2018-02-03 12:22 | 19 | 11 | 37 | 182 | 230
A43494 | AE5120M | 16 | 2018-02-03 | D |  | 27 | 0 |  | 4 |  |  | 장신일 |  |  | 1089 | 9 |  | 2 | YES |  | 55 | 2 | YES |  | 양호 | 양호 | 양호 | 양호 | 양호 | 미정 |  |  | Y |  | 2018-02-03 13:34 | 2018-02-03 13:13 | 2018-02-03 17:10 | 2018-02-03 16:49 | 40 | 21 | 21 | 195 | 237 | CN철피녹음
A43498 | AE5120M | 16 | 2018-02-03 | B |  | 28 | 0 |  | 5 |  |  | 윤석재 |  |  | 1089 | 10 |  | 1 |  |  | 55 | 1 |  | O | 양호 | 양호 | 양호 | 양호 | 양호 | 미정 |  |  | Y |  | 2018-02-03 17:53 | 2018-02-03 17:37 | 2018-02-03 21:15 | 2018-02-03 20:54 | 27 | 21 | 16 | 181 | 218 | AR-10.4
A43502 | STB2 | 16 | 2018-02-03 | B |  | 29 | 0 |  | 6 |  |  | 윤석재 |  |  | 1080 | 11 |  | 2 | YES |  | 55 | 2 | YES |  | 양호 | 양호 | 양호 | 양호 | 양호 | 미정 |  |  | Y |  | 2018-02-03 22:03 | 2018-02-03 21:35 | 2018-02-04 01:45 | 2018-02-04 01:19 | 20 | 26 | 28 | 196 | 250 | C/N 철피 녹음
A43506 | STB2 | 16 | 2018-02-03 | C |  | 30 | 0 |  | 7 |  |  | 윤호철 | 김웅철 |  | 1096 | 12 |  | 1 |  |  | 55 | 1 |  | O | 양호 | 양호 | 양호 | 양호 | 양호 | 미정 |  |  | Y |  | 2018-02-04 02:37 | 2018-02-04 02:00 | 2018-02-04 06:05 | 2018-02-04 05:45 | 15 | 20 | 37 | 188 | 245 | AR-10.7
A43510 | STB2 | 16 | 2018-02-04 | A |  | 31 | 0 |  | 8 |  |  | 강상완 |  |  | 1120 | 13 |  | 2 |  |  | 55 | 2 |  |  | 양호 | 양호 | 양호 | 양호 | 양호 | 미정 |  |  | Y |  | 2018-02-04 06:59 | 2018-02-04 06:40 | 2018-02-04 10:26 | 2018-02-04 10:02 | 35 | 24 | 19 | 183 | 226 | AR-8.7
A43514 | STB2D | 16 | 2018-02-04 | A |  | 32 | 0 |  | 9 | [5 empty] | 1136 | 14 |  | 3 | YES |  | 55 | 3 | YES |  | 양호 | 양호 | 양호 | 양호 | 양호 | 미정 |  |  | Y |  | 2018-02-04 11:03 | 2018-02-04 10:50 | 2018-02-04 15:10 | 2018-02-04 14:55 | 24 | 15 | 13 | 232 | 260 | AR-10.7 CN 끝단깨짐
A43518 | STB2D | 16 | 2018-02-04 | B |  | 33 | 0 |  | 10 | YES | 150 | 윤석재 |  |  | 1085 | 15 |  | 1 |  |  | 55 | 1 |  | O | 양호 | 양호 | 양호 | 양호 | 양호 | 미정 |  |  | Y |  | 2018-02-04 16:02 | 2018-02-04 15:48 | 2018-02-04 19:43 | 2018-02-04 19:22 | 38 | 21 | 14 | 200 | 235 | AR-10.75
B43485 | SCR420HON | 16 | 2018-02-04 | B |  | 34 | 0 | 외삽3 | 1 |  |  | 윤석재 |  |  | 1080 | 16 |  | 2 | YES |  | 55 | 2 | YES |  | 양호 | 양호 | 양호 | 양호 | 양호 | 미정 |  |  | Y |  | 2018-02-04 20:39 | 2018-02-04 20:25 | 2018-02-04 23:58 | 2018-02-04 23:40 | 42 | 18 | 14 | 181 | 213 | P/P171117-09 (170) C/N깨짐
B43489 | SCR420HON | 16 | 2018-02-04 | C |  | 35 | 0 |  | 2 |  |  | 최용선 |  |  | 1080 | 17 |  | 1 |  |  | 55 | 1 |  | O | 양호 | 양호 | 양호 | 양호 | 양호 | 미정 |  |  | Y |  | 2018-02-05 00:42 | 2018-02-05 00:27 | 2018-02-05 03:55 | 2018-02-05 03:45 | 29 | 10 | 15 | 184 | 208 | AR-10.8
B43493 | SCR420HON | 16 | 2018-02-04 | C |  | 36 | 0 |  | 3 |  |  | 최용선 |  |  | 1090 | 18 |  | 2 |  |  | 55 | 2 |  |  | 양호 | 양호 | 양호 | 양호 | 양호 | 미정 |  |  | Y |  | 2018-02-05 04:54 | 2018-02-05 04:40 | 2018-02-05 08:22 | 2018-02-05 07:59 | 45 | 23 | 14 | 185 | 222 | AR-10.8
B43497 | SCR420HON | 16 | 2018-02-05 | A |  | 37 | 0 |  | 4 | [5 empty] | 1152 | 19 |  | 3 |  |  | 55 | 3 |  |  | 양호 | 양호 | 양호 | 양호 | 양호 | 미정 |  |  | Y |  | 2018-02-05 09:17 | 2018-02-05 09:05 | 2018-02-05 13:12 | 2018-02-05 12:22 | 43 | 50 | 12 | 186 | 247 | AR-10.1
B43501 | SPS5DM | 16 | 2018-02-05 | B |  | 38 | 0 |  | 5 | [5 empty] | 1082 | 20 | YES | 4 | YES |  | 55 | 4 | YES |  | 양호 | 양호 | 양호 | 양호 | 양호 | 미정 |  |  | Y |  | 2018-02-05 15:17 | 2018-02-05 15:10 | 2018-02-05 19:00 | 2018-02-05 18:48 | 118 | 12 | 7 | 211 | 230 | AR-10
B43506 | SM45C | 16 | 2018-02-05 | B |  | 39 | 0 |  | 6 |  |  | 우설식 |  |  | 1077 | 1 |  | 1 |  |  | 55 | 1 |  |  | 양호 | 양호 | 양호 | 양호 | 양호 | 미정 |  |  | Y |  | 2018-02-05 21:04 | 2018-02-05 20:30 | 2018-02-06 00:40 | 2018-02-06 00:23 | 90 | 17 | 34 | 199 | 250 | AR-10.2
B43510 | SM45C | 16 | 2018-02-05 | D |  | 40 | 0 |  | 7 |  |  | 송의섭 |  |  | 1088 | 2 |  | 2 |  |  | 55 | 2 |  |  | 양호 | 양호 | 양호 | 양호 | 양호 | 미정 |  |  | Y |  | 2018-02-06 01:24 | 2018-02-06 01:17 | 2018-02-06 04:57 | 2018-02-06 04:38 | 37 | 19 | 7 | 194 | 220
B43514 | SM45C | 16 | 2018-02-05 | D |  | 41 | 0 |  | 8 |  |  | 송의섭 |  |  | 1087 | 3 |  | 3 |  |  | 55 | 3 |  |  | 양호 | 양호 | 양호 | 양호 | 양호 | 미정 |  |  | Y |  | 2018-02-06 05:28 | 2018-02-06 05:08 | 2018-02-06 09:12 | 2018-02-06 08:55 | 11 | 17 | 20 | 207 | 244
B43518 | AE4140M10 | 16 | 2018-02-06 | A |  | 42 | 0 |  | 9 | [5 empty] | 1137 | 4 |  | 4 | YES |  | 55 | 4 | YES |  | 양호 | 양호 | 양호 | 양호 | 양호 | 미정 |  |  | Y |  | 2018-02-06 10:05 | 2018-02-06 09:53 | 2018-02-06 14:15 | 2018-02-06 13:55 | 41 | 20 | 12 | 229 | 262 | AR-9.6
B43522 | SMN440 | 16 | 2018-02-06 | B |  | 43 | 0 |  | 10 | [5 empty] | 1095 | 5 |  | 1 |  |  | 55 | 1 |  | O | 양호 | 양호 | 양호 | 양호 | 양호 | 미정 |  |  | Y |  | 2018-02-06 14:32 | 2018-02-06 14:25 | 2018-02-06 18:25 | 2018-02-06 18:06 | 10 | 19 | 7 | 213 | 240 | AR-10.0
B43527 | SM45CB | 16 | 2018-02-06 | B |  | 44 | 0 |  | 11 | [5 empty] | 1085 | 6 |  | 2 |  |  | 55 | 2 |  |  | 양호 | 양호 | 양호 | 양호 | 양호 | 미정 |  |  | Y |  | 2018-02-06 19:58 | 2018-02-06 19:45 | 2018-02-06 23:20 | 2018-02-06 22:59 | 80 | 21 | 13 | 181 | 215
B43531 | SM45C | 16 | 2018-02-06 | D |  | 45 | 0 |  | 12 |  |  | 송의섭 |  |  | 1087 | 7 |  | 3 |  |  | 55 | 3 |  |  | 양호 | 양호 | 양호 | 양호 | 양호 | 미정 |  |  | Y |  | 2018-02-06 23:51 | 2018-02-06 23:43 | 2018-02-07 03:32 | 2018-02-07 03:19 | 23 | 13 | 8 | 207 | 229
C42137 | DCK45M2 | 16 | 2018-02-06 | D |  | 46 | 0 |  | 1 |  |  | 장신일 |  |  | 1089 | 8 |  | 1 |  |  | 55 | 1 |  | O | 양호 | 양호 | 양호 | 양호 | 양호 | 미정 |  |  | N | 1 | 2018-02-07 04:44 | 2018-02-07 04:25 | 2018-02-07 08:00 | 2018-02-07 07:37 | 53 | 23 | 19 | 173 | 215
C42141 | DCK45M2 | 16 | 2018-02-07 | A |  | 47 | 0 |  | 2 | [5 empty] | 1083 | 9 |  | 2 |  |  | 55 | 2 |  |  | 양호 | 양호 | 양호 | 양호 | 양호 | 미정 |  |  | Y |  | 2018-02-07 09:16 | 2018-02-07 09:10 | 2018-02-07 12:35 | 2018-02-07 12:12 | 70 | 23 | 6 | 176 | 205
C42145 | SM45CB | 16 | 2018-02-07 | C |  | 48 | 0 |  | 3 | [5 empty] | 1060 | 10 |  | 3 | YES |  | 55 | 3 | YES |  | 양호 | 양호 | 양호 | 양호 | 양호 | 미정 |  |  | Y |  | 2018-02-07 14:50 | 2018-02-07 14:35 | 2018-02-07 18:00 | 2018-02-07 17:30 | 120 | 30 | 15 | 159 | 205 | 철피녹음
C42150 | SM45C | 16 | 2018-02-07 | C |  | 49 | 0 |  | 4 | [5 empty] | 1060 | 11 |  | 1 |  |  | 55 | 1 |  | O | 양호 | 양호 | 양호 | 양호 | 양호 | 미정 |  |  | Y |  | 2018-02-07 20:13 | 2018-02-07 20:00 | 2018-02-07 23:20 | 2018-02-07 23:11 | 120 | 9 | 13 | 178 | 200
C42154 | SM45C | 16 | 2018-02-07 | D |  | 50 | 0 |  | 5 |  |  | 남태희 |  |  | 1101 | 12 |  | 2 |  |  | 55 | 2 |  |  | 양호 | 양호 | 양호 | 양호 | 양호 | 미정 |  |  | Y |  | 2018-02-08 00:42 | 2018-02-08 00:25 | 2018-02-08 03:50 | 2018-02-08 03:35 | 65 | 15 | 17 | 173 | 205
C42158 | SM48CZ | 16 | 2018-02-07 | D |  | 51 | 0 |  | 6 |  |  | 남태희 |  |  | 1101 | 13 |  | 3 | YES |  | 55 | 3 | YES |  | 양호 | 양호 | 양호 | 양호 | 양호 | 미정 |  |  | Y |  | 2018-02-08 04:54 | 2018-02-08 04:35 | 2018-02-08 09:00 | 2018-02-08 07:55 | 45 | 65 | 19 | 181 | 265 | C/N 철피 찢어짐 및 끝단 파손
B43564 | AE15B36D2 | 16 | 2018-02-08 | A |  | 52 | 0 |  | 7 |  |  | 송의섭 |  |  | 1134 | 14 |  | 1 |  |  | 55 | 1 |  | O | 양호 | 양호 | 양호 | 양호 | 양호 | 미정 |  |  | Y |  | 2018-02-08 10:59 | 2018-02-08 10:52 | 2018-02-08 14:35 | 2018-02-08 14:33 | 112 | 2 | 7 | 214 | 223 | AR-10.45
B43569 | AE15B36D2 | 16 | 2018-02-08 | C |  | 53 | 0 |  | 8 |  |  | 최용선 |  |  | 1089 | 15 |  | 2 |  |  | 55 | 2 |  |  | 양호 | 양호 | 양호 | 양호 | 양호 | 미정 |  |  | Y |  | 2018-02-08 16:29 | 2018-02-08 16:10 | 2018-02-08 20:05 | 2018-02-08 19:58 | 95 | 7 | 19 | 209 | 235 | AR-10.8
B43574 | AE15B36D2 | 16 | 2018-02-08 | C |  | 54 | 0 |  | 9 |  |  | 최용선 |  |  | 1096 | 16 |  | 3 |  |  | 55 | 3 |  |  | 양호 | 양호 | 양호 | 양호 | 양호 | 미정 |  |  | Y |  | 2018-02-08 21:45 | 2018-02-08 21:30 | 2018-02-09 01:35 | 2018-02-09 01:25 | 85 | 10 | 15 | 220 | 245 | AR-10.75
B43579 | SM58CR | 16 | 2018-02-08 | D |  | 55 | 0 |  | 10 |  |  | 송의섭 |  |  | 1089 | 17 | YES | 4 | YES |  | 55 | 4 | YES |  | 양호 | 양호 | 양호 | 양호 | 양호 | 미정 |  |  | Y |  | 2018-02-09 03:16 | 2018-02-09 03:05 | 2018-02-09 06:45 | 2018-02-09 06:27 | 90 | 18 | 11 | 191 | 220
C42162 | SM53CCF | 16 | 2018-02-09 | B |  | 56 | 0 |  | 11 |  |  | 남문희 |  |  | 1075 | 1 |  | 1 |  |  | 55 | 1 |  |  | 양호 | 양호 | 양호 | 양호 | 양호 | 미정 |  |  | Y |  | 2018-02-09 10:43 | 2018-02-09 10:20 | 2018-02-09 14:10 | 2018-02-09 13:44 | 215 | 26 | 23 | 181 | 230
C42166 | SM53CCF | 16 | 2018-02-09 | C |  | 57 | 0 |  | 12 | YES |  |  |  |  | 1060 | 2 |  | 2 |  |  | 55 | 2 |  |  | 양호 | 양호 | 양호 | 양호 | 양호 | 미정 |  |  | Y |  | 2018-02-09 15:10 | 2018-02-09 15:00 | 2018-02-09 18:35 | 2018-02-09 17:53 | 50 | 42 | 10 | 163 | 215
C42171 | SM25C | 16 | 2018-02-09 | C |  | 58 | 0 | 외삽5 | 1 | [5 empty] | 1060 | 3 |  | 3 |  |  | 55 | 3 |  |  | 양호 | 양호 | 양호 | 양호 | 양호 | 미정 |  |  | Y |  | 2018-02-09 20:52 | 2018-02-09 20:40 | 2018-02-10 00:10 | 2018-02-09 23:41 | 125 | 29 | 12 | 169 | 210 | P/P교체, 170627-03-175, 잔존:300mm
C42175 | SM25C | 16 | 2018-02-09 | D |  | 59 | 0 |  | 2 |  |  | 남태희 |  |  | 1101 | 4 |  | 4 | YES |  | 55 | 4 | YES |  | 양호 | 양호 | 양호 | 양호 | 양호 | 미정 |  |  | Y |  | 2018-02-10 01:30 | 2018-02-10 01:05 | 2018-02-10 04:25 | 2018-02-10 03:46 | 55 | 39 | 25 | 136 | 200
C42179 | AE15B36C2 | 16 | 2018-02-09 | D |  | 60 | 0 |  | 3 |  |  | 남태희 |  |  | 1101 | 5 |  | 1 |  |  | 55 | 1 |  | O | 양호 | 양호 | 양호 | 양호 | 양호 | 미정 |  |  | Y |  | 2018-02-10 05:35 | 2018-02-10 05:30 | 2018-02-10 09:00 | 2018-02-10 08:38 | 65 | 22 | 5 | 183 | 210
C42183 | AE15B36C2 | 16 | 2018-02-10 | B |  | 61 | 0 |  | 4 |  |  | 남문희 |  |  | 1093 | 6 |  | 1 |  |  | 55 | 1 |  | O | 양호 | 양호 | 양호 | 양호 | 양호 | 미정 |  |  | Y |  | 2018-02-10 09:54 | 2018-02-10 09:45 | 2018-02-10 13:25 | 2018-02-10 12:56 | 45 | 29 | 9 | 182 | 220
C42187 | AE15B36C2 | 16 | 2018-02-10 | C |  | 62 | 0 |  | 5 |  |  | 남문희 |  |  | 1060 | 7 |  | 2 |  |  | 55 | 2 |  |  | 양호 | 양호 | 양호 | 양호 | 양호 | 미정 |  |  | Y |  | 2018-02-10 14:21 | 2018-02-10 14:15 | 2018-02-10 17:30 | 2018-02-10 17:12 | 50 | 18 | 6 | 170 | 195
C42191 | KTB600 | 16 | 2018-02-10 | C |  | 63 | 0 |  | 6 | [5 empty] | 1060 | 8 |  | 3 | YES |  | 55 | 3 | YES |  | 양호 | 양호 | 양호 | 양호 | 양호 | 미정 |  |  | Y |  | 2018-02-10 18:53 | 2018-02-10 18:45 | 2018-02-10 22:10 | 2018-02-10 21:54 | 75 | 16 | 8 | 182 | 205
C42195 | KTB600 | 16 | 2018-02-10 | A |  | 64 | 0 |  | 7 | [5 empty] | 1094 | 9 |  | 1 |  |  | 55 | 1 |  | O | 양호 | 양호 | 양호 | 양호 | 양호 | 미정 |  |  | Y |  | 2018-02-10 23:16 | 2018-02-10 23:05 | 2018-02-11 02:00 | 2018-02-11 01:53 | 55 | 7 | 11 | 157 | 175
C42199 | SCR435BM | 16 | 2018-02-10 | A |  | 65 | 0 |  | 8 | [5 empty] | 1076 | 10 |  | 2 | YES |  | 55 | 2 | YES |  | 양호 | 양호 | 양호 | 양호 | 양호 | 미정 |  |  | Y |  | 2018-02-11 04:17 | 2018-02-11 03:50 | 2018-02-11 07:45 | 2018-02-11 07:25 | 110 | 20 | 27 | 188 | 235
C42203 | SCR435BM | 16 | 2018-02-11 | B |  | 66 | 0 |  | 9 |  |  | 남문희 |  |  | 1092 | 11 |  | 3 |  |  | 55 | 3 |  |  | 양호 | 양호 | 양호 | 양호 | 양호 | 미정 |  |  | Y |  | 2018-02-11 09:05 | 2018-02-11 08:50 | 2018-02-11 12:25 | 2018-02-11 12:14 | 65 | 11 | 15 | 188 | 215
C42207 | ATA105 | 16 | 2018-02-11 | B |  | 67 | 0 |  | 10 |  |  | 남문희 |  |  | 1084 | 12 | YES | 4 | YES |  | 55 | 4 | YES |  | 양호 | 양호 | 양호 | 양호 | 양호 | 미정 |  |  | Y |  | 2018-02-11 13:30 | 2018-02-11 13:10 | 2018-02-11 17:05 | 2018-02-11 16:35 | 45 | 30 | 20 | 184 | 235
C42211 | ATA105M2 | 16 | 2018-02-11 | C |  | 68 | 0 |  | 1 | [5 empty] | 1060 | 13 |  | 1 |  |  | 55 | 1 |  |  | 양호 | 양호 | 양호 | 양호 | 양호 | 미정 |  |  | Y |  | 2018-02-11 18:08 | 2018-02-11 17:50 | 2018-02-11 21:10 | 2018-02-11 20:48 | 45 | 22 | 18 | 160 | 200 | P/P교체, 171120-03-239, 잔존:180mm
C42215 | AE4145MA2 | 16 | 2018-02-11 | A |  | 69 | 0 |  | 2 | [5 empty] | 1081 | 14 |  | 2 |  |  | 55 | 2 |  |  | 양호 | 양호 | 양호 | 양호 | 양호 | 미정 |  |  | INGOT |  | 2018-02-11 22:17 | 2018-02-11 22:00 | 2018-02-12 02:50 | 2018-02-12 02:30 | 50 | 20 | 17 | 253 | 290
C42219 | SM53C | 16 | 2018-02-11 | A |  | 70 | 0 |  | 3 | [5 empty] | 1075 | 15 |  | 3 |  |  | 55 | 3 |  |  | 양호 | 양호 | 양호 | 양호 | 양호 | 미정 |  |  | Y |  | 2018-02-12 03:40 | 2018-02-12 03:30 | 2018-02-12 06:55 | 2018-02-12 06:29 | 40 | 26 | 10 | 169 | 205
C42223 | SM53C-JY | 16 | 2018-02-12 | B |  | 71 | 0 |  | 4 |  |  | 남문희 |  |  | 1091 | 16 |  | 1 |  |  | 55 | 1 |  | O | 양호 | 양호 | 양호 | 양호 | 양호 | 미정 |  |  | Y |  | 2018-02-12 08:04 | 2018-02-12 07:45 | 2018-02-12 11:26 | 2018-02-12 10:58 | 50 | 28 | 19 | 174 | 221
C42227 | SM55C | 16 | 2018-02-12 | B |  | 72 | 0 |  | 5 |  |  | 남문희 |  |  | 1101 | 17 |  | 2 |  |  | 55 | 2 |  |  | 양호 | 양호 | 양호 | 양호 | 양호 | 미정 |  |  | Y |  | 2018-02-12 12:22 | 2018-02-12 12:05 | 2018-02-12 15:35 | 2018-02-12 15:24 | 39 | 11 | 17 | 182 | 210
C42231 | SM45CB | 16 | 2018-02-12 | D |  | 73 | 0 |  | 6 |  |  | 남태희 |  |  | 1101 | 18 |  | 3 |  |  | 55 | 3 |  |  | 양호 | 양호 | 양호 | 양호 | 양호 | 미정 |  |  | Y |  | 2018-02-12 17:02 | 2018-02-12 16:35 | 2018-02-12 20:25 | 2018-02-12 20:00 | 60 | 25 | 27 | 178 | 230
C42235 | SM45C | 16 | 2018-02-12 | D |  | 74 | 0 |  | 7 |  |  | 남태희 |  |  | 1101 | 19 | YES | 4 | YES |  | 55 | 4 | YES |  | 양호 | 양호 | 양호 | 양호 | 양호 | 미정 |  |  | Y |  | 2018-02-12 21:36 | 2018-02-12 21:25 | 2018-02-13 00:35 | 2018-02-13 00:15 | 60 | 20 | 11 | 158 | 190
C42239 | SM45C-JY | 16 | 2018-02-12 | A |  | 75 | 0 |  | 8 |  |  |  | 남태희 |  | 1088 | 1 |  | 1 |  |  | 55 | 1 |  |  | 양호 | 양호 | 양호 | 양호 | 양호 | 미정 |  |  | Y |  | 2018-02-13 02:25 | 2018-02-13 02:15 | 2018-02-13 05:15 | 2018-02-13 05:03 | 100 | 12 | 10 | 158 | 180
C42243 | SM45C-JY | 16 | 2018-02-13 | B |  | 76 | 0 |  | 9 |  |  |  | 남태희 |  | 1079 | 2 |  | 2 |  |  | 55 | 2 |  |  | 양호 | 양호 | 양호 | 양호 | 양호 | 미정 |  |  | Y |  | 2018-02-13 06:43 | 2018-02-13 06:25 | 2018-02-13 10:10 | 2018-02-13 09:31 | 70 | 39 | 18 | 168 | 225
C42247 | SMN455M1 | 16 | 2018-02-13 | D |  | 77 | 0 |  | 10 |  |  | 남문희 |  |  | 1088 | 3 |  | 3 | YES |  | 55 | 3 | YES |  | 양호 | 양호 | 양호 | 양호 | 양호 | 미정 |  |  | Y |  | 2018-02-13 14:00 | 2018-02-13 13:45 | 2018-02-13 18:00 | 2018-02-13 17:37 | 215 | 23 | 15 | 217 | 255
C42251 | SM20CB | 16 | 2018-02-13 | D |  | 78 | 0 |  | 11 | YES | 170 | 남태희 |  |  | 101 | 4 |  | 1 |  |  | 55 | 1 |  | O | 양호 | 양호 | 양호 | 양호 | 양호 | 미정 |  |  | Y |  | 2018-02-13 18:57 | 2018-02-13 18:40 | 2018-02-13 22:45 | 2018-02-13 22:17 | 40 | 28 | 17 | 200 | 245 | PP 교체 171118-03-226
C42254 | SNCM26V | 16 | 2018-02-14 | C |  | 79 | 0 |  | 1 | [5 empty] | 1060 | 5 |  | 2 |  |  | 55 | 2 |  |  | 양호 | 양호 | 양호 | 양호 | 양호 | 미정 |  |  | INGOT |  | 2018-02-14 06:27 | 2018-02-14 06:00 | 2018-02-14 09:20 | 2018-02-14 09:06 | 435 | 14 | 27 | 159 | 200
C42258 | AE4140 | 16 | 2018-02-14 | C |  | 80 | 0 |  | 2 | [5 empty] | 1060 | 6 |  | 3 | YES |  | 55 | 3 | YES |  | 양호 | 양호 | 양호 | 양호 | 양호 | 미정 |  |  | Y |  | 2018-02-14 11:28 | 2018-02-14 11:15 | 2018-02-14 14:35 | 2018-02-14 14:14 | 115 | 21 | 13 | 166 | 200
C42262 | AE4140W | 16 | 2018-02-14 | D |  | 81 | 0 |  | 3 |  |  | 남태희 |  |  | 1101 | 7 |  | 1 |  |  | 55 | 1 |  | O | 양호 | 양호 | 양호 | 양호 | 양호 | 미정 |  |  | Y |  | 2018-02-14 15:53 | 2018-02-14 15:35 | 2018-02-14 19:25 | 2018-02-14 18:47 | 60 | 38 | 18 | 174 | 230
C42266 | KFMN425VM | 16 | 2018-02-14 | D |  | 82 | 0 |  | 4 |  |  | 남태희 |  |  | 1101 | 8 |  | 2 |  |  | 55 | 2 |  |  | 양호 | 양호 | 양호 | 양호 | 양호 | 미정 |  |  | Y |  | 2018-02-14 20:15 | 2018-02-14 20:00 | 2018-02-14 23:40 | 2018-02-14 23:03 | 35 | 37 | 15 | 168 | 220
C42270 | KFMN425VM | 16 | 2018-02-14 | A |  | 83 | 0 |  | 5 | [5 empty] | 1094 | 9 |  | 3 |  |  | 55 | 3 |  |  | 양호 | 양호 | 양호 | 양호 | 양호 | 미정 |  |  | Y |  | 2018-02-15 00:40 | 2018-02-15 00:30 | 2018-02-15 03:45 | 2018-02-15 03:28 | 50 | 17 | 10 | 168 | 195 | 12-13단 9시방향 영구장으로 보수처리
B43893 | SM45CR2 | 16 | 2018-02-26 | D | LADLE 대보수 첫회 | 1 | 0 |  | 1 |  |  | 장신일 |  |  | 1087 | 1 |  | 1 |  |  | 55 | 1 |  |  | 양호 | 양호 | 양호 | 양호 | 양호 | 미정 |  |  | Y |  | 2018-02-26 06:59 | 2018-02-26 06:33 | 2018-02-26 10:20 | 2018-02-26 10:00 | 16008 | 20 | 26 | 182 | 227 | P/P 170922-10-191 | 8 | 2018-02-24 20:00 | 2018-02-25 14:30 | 1110 | 706 | 30 | 5 | 2018-02-25 15:00 | 2018-02-26 06:28 | 928 | 1087 | 176 | 249 | 271 | 31
B43897 | SM45CR2 | 16 | 2018-02-26 | D |  | 2 | 0 |  | 2 |  |  | 송의섭 |  |  | 1085 | 2 |  | 2 |  |  | 55 | 2 |  |  | 양호 | 양호 | 양호 | 양호 | 양호 | 미정 |  |  | Y |  | 2018-02-26 11:27 | 2018-02-26 11:08 | 2018-02-26 15:15 | 2018-02-26 14:23 | 48 | 52 | 19 | 176 | 247
A43915 | SCR415HM | 16 | 2018-02-26 | B |  | 3 | 0 |  | 3 |  |  |  | 우설식 |  | 1085 | 3 |  | 3 |  |  | 55 | 3 |  |  | 양호 | 양호 | 양호 | 양호 | 양호 | 미정 |  |  | Y |  | 2018-02-26 15:35 | 2018-02-26 15:25 | 2018-02-26 19:25 | 2018-02-26 19:10 | 10 | 15 | 10 | 215 | 240 | AR-10.55
A43919 | 16MNCR5H | 16 | 2018-02-26 | B |  | 4 | 0 |  | 4 |  |  | 윤석재 |  |  | 1096 | 4 |  | 4 | YES |  | 55 | 4 | YES |  | 양호 | 양호 | 양호 | 양호 | 양호 | 미정 |  |  | Y |  | 2018-02-26 20:11 | 2018-02-26 19:50 | 2018-02-26 23:48 | 2018-02-26 23:12 | 25 | 36 | 21 | 181 | 238 | AR-9.7
A43923 | SBC70LV | 16 | 2018-02-26 | C |  | 5 | 0 |  | 5 |  |  | 윤호철 | 김웅철 |  | 1089 | 5 |  | 1 |  |  | 55 | 1 |  |  | 양호 | 양호 | 양호 | 양호 | 양호 | 미정 |  |  | Y |  | 2018-02-27 00:54 | 2018-02-27 00:33 | 2018-02-27 04:40 | 2018-02-27 04:24 | 45 | 16 | 21 | 211 | 247 | AR-11.1
A43927 | SMNB440HK | 16 | 2018-02-26 | C |  | 6 | 0 |  | 6 |  |  | 최용선 |  |  | 1090 | 6 |  | 2 |  |  | 55 | 2 |  |  | 양호 | 양호 | 양호 | 양호 | 양호 | 미정 |  |  | Y |  | 2018-02-27 05:11 | 2018-02-27 04:55 | 2018-02-27 08:55 | 2018-02-27 08:42 | 15 | 13 | 16 | 210 | 240 | AR-10.7
A43931 | STB2 | 16 | 2018-02-27 | D |  | 7 | 0 |  | 7 |  |  | 장신일 |  |  | 1086 | 7 |  | 3 |  |  | 55 | 3 |  |  | 양호 | 양호 | 양호 | 양호 | 양호 | 미정 |  |  | Y |  | 2018-02-27 09:15 | 2018-02-27 09:00 | 2018-02-27 12:47 | 2018-02-27 12:32 | 5 | 15 | 15 | 197 | 227
B43918 | SM45C | 16 | 2018-02-27 | D |  | 8 | 0 |  | 8 |  |  | 장신일 |  |  | 1086 | 8 |  | 4 | YES |  | 55 | 4 | YES |  | 양호 | 양호 | 양호 | 양호 | 양호 | 미정 |  |  | Y |  | 2018-02-27 13:11 | 2018-02-27 12:55 | 2018-02-27 17:00 | 2018-02-27 16:30 | 8 | 30 | 16 | 199 | 245
B43922 | SM45C | 16 | 2018-02-27 | B |  | 9 | 0 |  | 9 |  |  |  | 우설식 |  | 1092 | 9 |  | 1 |  |  | 55 | 1 |  |  | 양호 | 양호 | 양호 | 양호 | 양호 | 미정 |  |  | Y |  | 2018-02-27 17:32 | 2018-02-27 17:18 | 2018-02-27 21:23 | 2018-02-27 21:04 | 18 | 19 | 14 | 212 | 245
B43926 | SM45C | 16 | 2018-02-27 | C |  | 10 | 0 |  | 10 |  |  |  | 우설식 |  | 1094 | 10 |  | 2 |  |  | 55 | 2 |  |  | 양호 | 양호 | 양호 | 양호 | 양호 | 미정 |  |  | Y |  | 2018-02-27 21:59 | 2018-02-27 21:40 | 2018-02-28 01:40 | 2018-02-28 01:28 | 17 | 12 | 19 | 209 | 240
B43930 | SM45C | 16 | 2018-02-27 | C |  | 11 | 0 |  | 11 |  |  | 최용선 |  |  | 1077 | 11 |  | 3 |  |  | 55 | 3 |  |  | 양호 | 양호 | 양호 | 양호 | 양호 | 미정 |  |  | Y |  | 2018-02-28 02:40 | 2018-02-28 02:18 | 2018-02-28 06:05 | 2018-02-28 05:34 | 38 | 31 | 22 | 174 | 227 | AR-10.3
B43934 | AE4130M6 | 16 | 2018-02-28 | A |  | 12 | 0 |  | 12 |  |  | 강상완 |  |  | 1129 | 12 |  | 4 | YES |  | 55 | 4 | YES |  | 양호 | 양호 | 양호 | 양호 | 양호 | 미정 |  |  | Y |  | 2018-02-28 07:05 | 2018-02-28 06:40 | 2018-02-28 10:20 | 2018-02-28 10:05 | 35 | 15 | 25 | 180 | 220 | AR-10.3
B43938 | AE4130M6 | 16 | 2018-02-28 | A |  | 13 | 0 |  | 13 | [5 empty] | 1151 | 13 |  | 1 |  |  | 55 | 1 |  |  | 양호 | 양호 | 양호 | 양호 | 양호 | 미정 |  |  | Y |  | 2018-02-28 11:31 | 2018-02-28 11:12 | 2018-02-28 14:50 | 2018-02-28 14:35 | 52 | 15 | 19 | 184 | 218 | AR-10.35
B43942 | AE4130M6 | 16 | 2018-02-28 | B |  | 14 | 0 |  | 14 | YES | 150 |  | 우설식 |  | 1080 | 14 |  | 2 |  |  | 55 | 2 |  |  | 양호 | 양호 | 양호 | 양호 | 양호 | 미정 |  |  | Y |  | 2018-02-28 15:52 | 2018-02-28 15:35 | 2018-02-28 19:18 | 2018-02-28 19:06 | 45 | 12 | 17 | 194 | 223 | AR-9.9
B43946 | AE4130M6 | 16 | 2018-02-28 | B |  | 15 | 0 | 외삽1 | 1 |  |  | 우설식 |  |  | 1087 | 15 |  | 3 | YES |  | 55 | 3 | YES |  | 양호 | 양호 | 양호 | 양호 | 양호 | 미정 |  |  | Y |  | 2018-02-28 20:06 | 2018-02-28 19:57 | 2018-02-28 23:50 | 2018-02-28 23:30 | 39 | 20 | 9 | 204 | 233 | AR-10.7
B43950 | AE4130M6 | 16 | 2018-02-28 | C |  | 16 | 0 |  | 2 |  |  | 최용선 |  |  | 1088 | 16 |  | 1 |  |  | 55 | 1 |  | O | 양호 | 양호 | 양호 | 양호 | 양호 | 미정 |  |  | Y |  | 2018-03-01 00:42 | 2018-03-01 00:33 | 2018-03-01 04:35 | 2018-03-01 04:20 | 43 | 15 | 9 | 218 | 242 | AR-10.7
B43954 | AE4130M6 | 16 | 2018-02-28 | C |  | 17 | 0 |  | 3 |  |  |  | 최용선 |  | 1088 | 17 |  | 2 |  |  | 55 | 2 |  |  | 양호 | 양호 | 양호 | 양호 | 양호 | 미정 |  |  | Y |  | 2018-03-01 05:15 | 2018-03-01 05:08 | 2018-03-01 09:05 | 2018-03-01 08:48 | 33 | 17 | 7 | 213 | 237 | AR-10.7
B43958 | AE4130M6 | 16 | 2018-03-01 | A |  | 18 | 0 |  | 4 |  |  | 강상완 | 김웅철 |  | 1129 | 18 |  | 3 |  |  | 55 | 3 |  |  | 양호 | 양호 | 양호 | 양호 | 양호 | 미정 |  |  | Y |  | 2018-03-01 09:56 | 2018-03-01 09:30 | 2018-03-01 13:25 | 2018-03-01 13:12 | 25 | 13 | 26 | 196 | 235 | AR-10.7
B43962 | AE4130M6 | 16 | 2018-03-01 | B |  | 19 | 0 |  | 5 |  |  | 강상완 |  |  | 1082 | 19 | YES | 4 | YES |  | 55 | 4 | YES |  | 양호 | 양호 | 양호 | 양호 | 양호 | 미정 |  |  | Y |  | 2018-03-01 14:26 | 2018-03-01 13:55 | 2018-03-01 18:10 | 2018-03-01 17:54 | 30 | 16 | 31 | 208 | 255 | AR-10.5
A43984 | AE15B38M | 16 | 2018-03-01 | B |  | 20 | 0 |  | 6 |  |  |  | 우설식 |  | 1083 | 1 |  | 1 |  |  | 55 | 1 |  |  | 양호 | 양호 | 양호 | 양호 | 양호 | 미정 |  |  | Y |  | 2018-03-01 20:06 | 2018-03-01 19:43 | 2018-03-01 22:57 | 2018-03-01 22:41 | 93 | 16 | 23 | 155 | 194 | AR-10.3
A43988 | AE15B38M | 16 | 2018-03-01 | D |  | 21 | 0 |  | 7 |  |  | 장신일 |  |  | 1086 | 2 |  | 2 | YES |  | 55 | 2 | YES |  | 양호 | 양호 | 양호 | 양호 | 양호 | 미정 |  |  | Y |  | 2018-03-02 00:11 | 2018-03-01 23:50 | 2018-03-02 03:30 | 2018-03-02 03:05 | 53 | 25 | 21 | 174 | 220 | CN철피녹음
A43992 | BP-SCM415HS | 16 | 2018-03-01 | D |  | 22 | 0 |  | 8 |  |  |  | 장신일 |  | 1086 | 3 |  | 1 |  |  | 55 | 1 |  | O | 양호 | 양호 | 양호 | 양호 | 양호 | 미정 |  |  | Y |  | 2018-03-02 04:13 | 2018-03-02 03:58 | 2018-03-02 07:32 | 2018-03-02 07:16 | 28 | 16 | 15 | 183 | 214
A43996 | BP-SCM415HS | 16 | 2018-03-02 | A |  | 23 | 0 | 외삽2 | 1 |  |  | 강상완 |  |  | 1118 | 4 |  | 2 |  |  | 55 | 2 |  |  | 양호 | 양호 | 양호 | 양호 | 양호 | 미정 |  |  | Y |  | 2018-03-02 08:20 | 2018-03-02 08:08 | 2018-03-02 11:15 | 2018-03-02 11:00 | 36 | 15 | 12 | 160 | 187 | P/P 171211-06(171)
A44000 | STB2 | 16 | 2018-03-02 | A |  | 24 | 0 |  | 2 |  |  | 강상완 |  |  | 1137 | 5 |  | 3 | YES |  | 55 | 3 | YES |  | 양호 | 양호 | 양호 | 양호 | 양호 | 미정 |  |  | Y |  | 2018-03-02 12:19 | 2018-03-02 11:58 | 2018-03-02 15:50 | 2018-03-02 15:34 | 43 | 16 | 21 | 196 | 232 | AR-10.7
A44004 | STB2 | 16 | 2018-03-02 | B |  | 25 | 0 |  | 3 |  |  | 윤석재 |  |  | 1083 | 6 |  | 1 |  |  | 55 | 1 |  | O | 양호 | 양호 | 양호 | 양호 | 양호 | 미정 |  |  | Y |  | 2018-03-02 16:57 | 2018-03-02 16:30 | 2018-03-02 20:13 | 2018-03-02 19:54 | 40 | 19 | 27 | 177 | 223 | AR-10.5
A44008 | STB2 | 16 | 2018-03-02 | B |  | 26 | 0 |  | 4 |  |  | 윤석재 |  |  | 1071 | 7 |  | 2 |  |  | 55 | 2 |  |  | 양호 | 양호 | 양호 | 양호 | 양호 | 미정 |  |  | Y |  | 2018-03-02 21:14 | 2018-03-02 21:00 | 2018-03-03 00:40 | 2018-03-03 00:14 | 47 | 26 | 14 | 180 | 220 | AR-10.75
A44012 | SCM420HB | 16 | 2018-03-02 | D |  | 27 | 0 |  | 5 |  |  | 장신일 |  |  | 1086 | 8 |  | 3 |  |  | 55 | 3 |  |  | 양호 | 양호 | 양호 | 양호 | 양호 | 미정 |  |  | Y |  | 2018-03-03 01:38 | 2018-03-03 01:28 | 2018-03-03 05:25 | 2018-03-03 05:01 | 48 | 24 | 10 | 203 | 237
A44017 | SCM420HB | 16 | 2018-03-03 | A |  | 28 | 0 |  | 6 |  |  | 장신일 |  |  | 1148 | 9 |  | 4 | YES |  | 55 | 4 | YES |  | 양호 | 양호 | 양호 | 양호 | 양호 | 미정 |  |  | Y |  | 2018-03-03 06:51 | 2018-03-03 06:45 | 2018-03-03 10:07 | 2018-03-03 09:47 | 80 | 20 | 6 | 176 | 202
A44021 | 42CRMO4MS2 | 16 | 2018-03-03 | A |  | 29 | 0 |  | 7 |  |  | 송의섭 |  |  | 1140 | 10 |  | 1 |  |  | 55 | 1 |  |  | 양호 | 양호 | 양호 | 양호 | 양호 | 미정 |  |  | Y |  | 2018-03-03 10:57 | 2018-03-03 10:47 | 2018-03-03 14:50 | 2018-03-03 14:21 | 40 | 29 | 10 | 203 | 243 | AR-10.8
A44025 | 42CRMO4MS | 16 | 2018-03-03 | C |  | 30 | 0 |  | 8 | YES |  |  |  |  | 1085 | 11 |  | 2 |  |  | 55 | 2 |  |  | 양호 | 양호 | 양호 | 양호 | 양호 | 미정 |  |  | Y |  | 2018-03-03 16:34 | 2018-03-03 16:20 | 2018-03-03 20:15 | 2018-03-03 19:59 | 90 | 16 | 14 | 205 | 235 | AR-10.1
A44029 | SPS7 | 16 | 2018-03-03 | C |  | 31 | 0 | 외삽3 | 1 | [5 empty] | 1090 | 12 |  | 3 | YES |  | 55 | 3 | YES |  | 양호 | 양호 | 양호 | 양호 | 양호 | 미정 |  |  | Y |  | 2018-03-03 21:05 | 2018-03-03 21:00 | 2018-03-04 00:58 | 2018-03-04 00:45 | 45 | 13 | 5 | 220 | 238 | P/P 171207-10 [170]CN 철피녹음
A44033 | SPS7 | 16 | 2018-03-03 | D |  | 32 | 0 |  | 2 |  |  | 장신일 |  |  | 1086 | 13 |  | 1 |  |  | 55 | 1 |  | O | 양호 | 양호 | 양호 | 양호 | 양호 | 미정 |  |  | Y |  | 2018-03-04 02:00 | 2018-03-04 01:40 | 2018-03-04 05:18 | 2018-03-04 05:00 | 42 | 18 | 20 | 181 | 218
A44037 | KSG4120H | 16 | 2018-03-04 | A |  | 33 | 0 |  | 3 |  |  | 장신일 |  |  | 1125 | 14 |  | 2 |  |  | 55 | 2 |  |  | 양호 | 양호 | 양호 | 양호 | 양호 | 미정 |  |  | Y |  | 2018-03-04 06:18 | 2018-03-04 05:55 | 2018-03-04 09:47 | 2018-03-04 09:33 | 37 | 14 | 23 | 195 | 232
A44041 | KSG4120H | 16 | 2018-03-04 | A |  | 34 | 0 |  | 4 | [5 empty] | 1136 | 15 |  | 3 |  |  | 55 | 3 |  |  | 양호 | 양호 | 양호 | 양호 | 양호 | 미정 |  |  | Y |  | 2018-03-04 10:20 | 2018-03-04 09:58 | 2018-03-04 13:55 | 2018-03-04 13:10 | 11 | 45 | 22 | 170 | 237 | AR-10.8
A44045 | KSG4120H | 16 | 2018-03-04 | C |  | 35 | 0 |  | 5 |  |  | 최용선 | 김웅철 |  | 1077 | 16 |  | 4 | YES |  | 55 | 4 | YES |  | 양호 | 양호 | 양호 | 양호 | 양호 | 미정 |  |  | Y |  | 2018-03-04 14:24 | 2018-03-04 14:05 | 2018-03-04 18:10 | 2018-03-04 17:58 | 10 | 12 | 19 | 214 | 245 | AR-10.6
A44049 | KSG4120H | 16 | 2018-03-04 | C |  | 36 | 0 |  | 6 |  |  | 최용선 | 김웅철 |  | 1081 | 17 |  | 1 |  |  | 55 | 1 |  |  | 양호 | 양호 | 양호 | 양호 | 양호 | 미정 |  |  | Y |  | 2018-03-04 18:52 | 2018-03-04 18:40 | 2018-03-04 22:22 | 2018-03-04 21:53 | 30 | 29 | 12 | 181 | 222 | AR-10.8
A44053 | AE1055LS | 16 | 2018-03-04 | D |  | 37 | 0 |  | 7 |  |  | 장신일 |  |  | 1086 | 18 |  | 2 |  |  | 55 | 2 |  |  | 양호 | 양호 | 양호 | 양호 | 양호 | 미정 |  |  | Y |  | 2018-03-04 23:15 | 2018-03-04 22:52 | 2018-03-05 02:50 | 2018-03-05 02:31 | 30 | 19 | 23 | 196 | 238
A44057 | AE1055LS | 16 | 2018-03-04 | D |  | 38 | 0 |  | 8 |  |  | 장신일 |  |  | 1089 | 19 | YES | 3 | YES |  | 55 | 3 | YES |  | 양호 | 양호 | 양호 | 양호 | 양호 | 미정 |  |  | Y |  | 2018-03-05 03:40 | 2018-03-05 03:25 | 2018-03-05 06:52 | 2018-03-05 06:39 | 35 | 13 | 15 | 178 | 207
A44061 | SP-AE1055LS | 16 | 2018-03-05 | B |  | 39 | 0 |  | 9 |  |  | 윤석재 |  |  | 1082 | 1 |  | 1 |  |  | 55 | 1 |  | O | 양호 | 양호 | 양호 | 양호 | 양호 | 미정 |  |  | Y |  | 2018-03-05 07:49 | 2018-03-05 07:40 | 2018-03-05 11:06 | 2018-03-05 10:48 | 48 | 18 | 9 | 179 | 206 | AR-10.3
A44065 | STB2 | 16 | 2018-03-05 | B |  | 40 | 0 | 외삽4 | 1 |  |  |  | 윤석재 |  | 1088 | 2 |  | 2 |  |  | 55 | 2 |  |  | 양호 | 양호 | 양호 | 양호 | 양호 | 미정 |  |  | Y |  | 2018-03-05 12:06 | 2018-03-05 11:40 | 2018-03-05 15:45 | 2018-03-05 15:31 | 34 | 14 | 26 | 205 | 245 | P/P180112-09 (222)
A44069 | STB2 | 16 | 2018-03-05 | C |  | 41 | 0 |  | 2 |  |  | 윤호철 | 김웅철 |  | 1098 | 3 |  | 3 |  |  | 55 | 3 |  |  | 양호 | 양호 | 양호 | 양호 | 양호 | 미정 |  |  | Y |  | 2018-03-05 16:24 | 2018-03-05 16:12 | 2018-03-05 20:30 | 2018-03-05 20:03 | 27 | 27 | 12 | 219 | 258 | AR-10.5
A44075 | STB2 | 16 | 2018-03-05 | D |  | 42 | 0 |  | 3 |  |  | 윤호철 | 김웅철 |  | 1086 | 4 |  | 4 | YES |  | 55 | 4 | YES |  | 양호 | 양호 | 양호 | 양호 | 양호 | 미정 |  |  | Y |  | 2018-03-05 22:39 | 2018-03-05 22:32 | 2018-03-06 02:05 | 2018-03-06 01:47 | 122 | 18 | 7 | 188 | 213
A44079 | STB2 | 16 | 2018-03-05 | D |  | 43 | 0 |  | 4 |  |  |  | 장신일 |  | 1086 | 5 |  | 1 |  |  | 55 | 1 |  |  | 양호 | 양호 | 양호 | 양호 | 양호 | 미정 |  |  | Y |  | 2018-03-06 03:11 | 2018-03-06 03:00 | 2018-03-06 06:38 | 2018-03-06 06:15 | 55 | 23 | 11 | 184 | 218
A44083 | SCR423PRH | 16 | 2018-03-06 | B |  | 44 | 0 |  | 5 |  |  | 윤석재 |  |  | 1081 | 6 |  | 2 |  |  | 55 | 2 |  |  | 양호 | 양호 | 양호 | 양호 | 양호 | 미정 |  |  | Y |  | 2018-03-06 07:40 | 2018-03-06 07:25 | 2018-03-06 10:50 | 2018-03-06 10:25 | 47 | 25 | 15 | 165 | 205 | AR-10.25
A44087 | SCR423PRH | 16 | 2018-03-06 | B |  | 45 | 0 |  | 6 |  |  |  | 윤석재 |  | 1073 | 7 |  | 3 |  |  | 55 | 3 |  |  | 양호 | 양호 | 양호 | 양호 | 양호 | 미정 |  |  | Y |  | 2018-03-06 11:42 | 2018-03-06 11:30 | 2018-03-06 14:45 | 2018-03-06 14:34 | 40 | 11 | 12 | 172 | 195 | AR-10.6
B44069 | SCM440 | 16 | 2018-03-06 | C |  | 46 | 0 |  | 7 |  |  | 윤호철 | 김웅철 |  | 1097 | 8 |  | 4 | YES |  | 55 | 4 | YES |  | 양호 | 양호 | 양호 | 양호 | 양호 | 미정 |  |  | Y |  | 2018-03-06 15:28 | 2018-03-06 15:10 | 2018-03-06 19:10 | 2018-03-06 18:53 | 25 | 17 | 18 | 205 | 240 | AR-10.7
B44073 | SCM440HM2 | 16 | 2018-03-06 | C |  | 47 | 0 |  | 8 |  |  | 최용선 |  |  | 1103 | 9 |  | 1 |  |  | 55 | 1 |  |  | 양호 | 양호 | 양호 | 양호 | 양호 | 미정 |  |  | Y |  | 2018-03-06 20:12 | 2018-03-06 19:58 | 2018-03-06 23:36 | 2018-03-06 23:15 | 48 | 21 | 14 | 182 | 218 | AR-10.5
B44077 | SCM440J | 16 | 2018-03-06 | A |  | 48 | 0 |  | 9 | YES | 150 |  |  |  | 1118 | 10 |  | 2 |  |  | 55 | 2 |  |  | 양호 | 양호 | 양호 | 양호 | 양호 | 미정 |  |  | Y |  | 2018-03-07 00:15 | 2018-03-07 00:05 | 2018-03-07 04:00 | 2018-03-07 03:28 | 29 | 32 | 10 | 193 | 235 | AR-10.45
C42593 | XC48 | 16 | 2018-03-07 | B |  | 49 | 0 | 외삽5 | 1 | [5 empty] | 1095 | 11 |  | 3 |  |  | 55 | 3 |  |  | 양호 | 양호 | 양호 | 양호 | 양호 | 미정 |  |  | Y |  | 2018-03-07 08:47 | 2018-03-07 08:57 | 2018-03-07 11:55 | 2018-03-07 11:37 | 297 | 18 | -10 | 170 | 178 | P/P170921-06 (185)
C42596 | SM45CB | 16 | 2018-03-07 | B |  | 50 | 0 |  | 2 |  |  |  | 남문희 |  | 1089 | 12 |  | 4 | YES |  | 55 | 4 | YES |  | 양호 | 양호 | 양호 | 양호 | 양호 | 미정 |  |  | Y |  | 2018-03-07 12:43 | 2018-03-07 12:40 | 2018-03-07 16:10 | 2018-03-07 15:53 | 45 | 17 | 3 | 190 | 210
C42600 | SA649 | 16 | 2018-03-07 | C |  | 51 | 0 |  | 3 | [5 empty] | 1060 | 13 |  | 1 |  |  | 55 | 1 |  |  | 양호 | 양호 | 양호 | 양호 | 양호 | 미정 |  |  | INGOT |  | 2018-03-07 17:18 | 2018-03-07 17:10 | 2018-03-07 19:50 | 2018-03-07 19:39 | 60 | 11 | 8 | 141 | 160
C42603 | SM45C | 16 | 2018-03-07 | C |  | 52 | 0 |  | 4 | [5 empty] | 1060 | 14 |  | 2 |  |  | 55 | 2 |  |  | 양호 | 양호 | 양호 | 양호 | 양호 | 미정 |  |  | Y |  | 2018-03-07 20:23 | 2018-03-07 20:20 | 2018-03-07 23:47 | 2018-03-07 23:36 | 30 | 11 | 3 | 193 | 207
C42607 | SM48C | 16 | 2018-03-07 | A |  | 53 | 0 |  | 5 | YES | 160 |  |  |  | 1080 | 15 |  | 3 |  |  | 55 | 3 |  |  | 양호 | 양호 | 양호 | 양호 | 양호 | 미정 |  |  | Y |  | 2018-03-08 00:24 | 2018-03-08 00:15 | 2018-03-08 03:50 | 2018-03-08 03:38 | 28 | 12 | 9 | 194 | 215 | PP 교체 180118--04--171 | (170)
C42611 | SWRCH45 | 16 | 2018-03-07 | A |  | 54 | 0 | 외삽5 | 1 | [5 empty] | 1079 | 16 |  | 4 | YES |  | 55 | 4 | YES |  | 양호 | 양호 | 양호 | 양호 | 양호 | 미정 |  |  | Y |  | 2018-03-08 04:57 | 2018-03-08 04:30 | 2018-03-08 07:50 | 2018-03-08 07:39 | 40 | 11 | 27 | 162 | 200
C42615 | KFMN425VM | 16 | 2018-03-08 | B |  | 55 | 0 |  | 2 |  |  | 남문희 |  |  | 1071 | 17 |  | 1 |  |  | 55 | 1 |  |  | 양호 | 양호 | 양호 | 양호 | 양호 | 미정 |  |  | Y |  | 2018-03-08 09:35 | 2018-03-08 09:25 | 2018-03-08 13:00 | 2018-03-08 12:22 | 95 | 38 | 10 | 168 | 215
C42619 | SCM415C2 | 16 | 2018-03-08 | D |  | 56 | 0 |  | 3 |  |  | 남문희 |  |  | 1089 | 18 |  | 2 |  |  | 55 | 2 |  |  | 양호 | 양호 | 양호 | 양호 | 양호 | 미정 |  |  | INGOT |  | 2018-03-08 14:13 | 2018-03-08 13:50 | 2018-03-08 17:15 | 2018-03-08 16:34 | 50 | 41 | 23 | 141 | 205
C42623 | SM45C | 16 | 2018-03-08 | D |  | 57 | 0 |  | 4 |  |  | 남태희 |  |  | 1101 | 19 |  | 3 |  |  | 55 | 3 |  |  | 양호 | 양호 | 양호 | 양호 | 양호 | 미정 |  |  | Y |  | 2018-03-08 18:30 | 2018-03-08 18:05 | 2018-03-08 21:25 | 2018-03-08 21:05 | 50 | 20 | 25 | 154 | 200
C42627 | SM45C | 16 | 2018-03-08 | A |  | 58 | 0 |  | 5 |  |  | 남태희 |  |  | 1100 | 20 | YES | 4 | YES |  | 55 | 4 | YES |  | 양호 | 양호 | 양호 | 양호 | 양호 | 미정 |  |  | Y |  | 2018-03-08 22:47 | 2018-03-08 22:35 | 2018-03-09 01:45 | 2018-03-09 01:18 | 70 | 27 | 12 | 150 | 190
C42631 | SM45CSP | 16 | 2018-03-08 | A |  | 59 | 0 |  | 6 |  |  | 남태희 |  |  | 1085 | 1 |  | 1 |  |  | 55 | 1 |  |  | 양호 | 양호 | 양호 | 양호 | 양호 | 미정 |  |  | N | 1 | 2018-03-09 02:52 | 2018-03-09 02:40 | 2018-03-09 06:15 | 2018-03-09 05:44 | 55 | 31 | 12 | 172 | 215 | W/B 320 MM
C42635 | AE4140W | 16 | 2018-03-09 | B |  | 60 | 0 |  | 7 |  |  | 남문희 |  |  | 1087 | 2 |  | 2 |  |  | 55 | 2 |  |  | 양호 | 양호 | 양호 | 양호 | 양호 | 미정 |  |  | N | 1 | 2018-03-09 07:37 | 2018-03-09 07:25 | 2018-03-09 11:40 | 2018-03-09 11:29 | 70 | 11 | 12 | 232 | 255
C42639 | AE4140W | 16 | 2018-03-09 | B |  | 61 | 0 |  | 8 |  |  | 남문희 |  |  | 1079 | 3 |  | 3 |  |  | 55 | 3 |  |  | 양호 | 양호 | 양호 | 양호 | 양호 | 미정 |  |  | Y |  | 2018-03-09 12:55 | 2018-03-09 12:40 | 2018-03-09 16:40 | 2018-03-09 15:40 | 60 | 60 | 15 | 165 | 240
C42644 | AE15B36D2 | 16 | 2018-03-09 | D |  | 62 | 0 |  | 9 |  |  | 남태희 | 남문희 |  | 1101 | 4 |  | 4 | YES |  | 55 | 4 | YES |  | 양호 | 양호 | 양호 | 양호 | 양호 | 미정 |  |  | Y |  | 2018-03-09 18:57 | 2018-03-09 18:35 | 2018-03-09 22:22 | 2018-03-09 21:48 | 115 | 34 | 22 | 171 | 227
C42648 | AE15B36D2 | 16 | 2018-03-09 | A |  | 63 | 0 |  | 10 | [5 empty] | 1088 | 5 |  | 1 |  |  | 55 | 1 |  |  | 양호 | 양호 | 양호 | 양호 | 양호 | 미정 |  |  | Y |  | 2018-03-09 23:10 | 2018-03-09 23:00 | 2018-03-10 02:25 | 2018-03-10 02:02 | 38 | 23 | 10 | 172 | 205
C42652 | AE15B36D2 | 16 | 2018-03-09 | A |  | 64 | 0 |  | 11 | YES |  |  |  |  | 1090 | 6 |  | 2 | YES |  | 55 | 2 | YES |  | 양호 | 양호 | 양호 | 양호 | 양호 | 미정 |  |  | N | 2 | 2018-03-10 03:12 | 2018-03-10 03:05 | 2018-03-10 06:30 | 2018-03-10 06:20 | 40 | 10 | 7 | 188 | 205 | 빌레트에서 PULL OPEN 안된 상태에서 강공실시하여 플레이트 이상침식으로 교체함
C42656 | AE15B36D2 | 16 | 2018-03-10 | C |  | 65 | 0 |  | 1 | [5 empty] | 1060 | 7 |  | 1 |  |  | 55 | 1 |  | O | 양호 | 양호 | 양호 | 양호 | 양호 | 미정 |  |  | Y |  | 2018-03-10 07:19 | 2018-03-10 07:20 | 2018-03-10 10:45 | 2018-03-10 10:28 | 50 | 17 | -1 | 189 | 205 | P/P교체, 180116-04-206, 잔존:160mm
C42660 | SCR435BM | 16 | 2018-03-10 | C |  | 66 | 0 |  | 2 | [5 empty] | 1060 | 8 |  | 2 |  |  | 55 | 2 |  |  | 양호 | 양호 | 양호 | 양호 | 양호 | 미정 |  |  | Y |  | 2018-03-10 12:04 | 2018-03-10 11:40 | 2018-03-10 15:15 | 2018-03-10 14:57 | 55 | 18 | 24 | 174 | 215
C42664 | SCR435BM | 16 | 2018-03-10 | D |  | 67 | 0 |  | 3 |  |  | 남태희 |  |  | 1101 | 9 |  | 3 |  |  | 55 | 3 |  |  | 양호 | 양호 | 양호 | 양호 | 양호 | 미정 |  |  | Y |  | 2018-03-10 16:22 | 2018-03-10 16:05 | 2018-03-10 20:05 | 2018-03-10 19:58 | 50 | 7 | 17 | 216 | 240
C42668 | SUP9DM | 16 | 2018-03-10 | D |  | 68 | 0 |  | 4 |  |  | 남태희 |  |  | 1102 | 10 |  | 4 | YES |  | 55 | 4 | YES |  | 양호 | 양호 | 양호 | 양호 | 양호 | 미정 |  |  | Y |  | 2018-03-10 20:54 | 2018-03-10 20:40 | 2018-03-11 00:50 | 2018-03-11 00:11 | 35 | 39 | 14 | 197 | 250
C42672 | SUP9DM | 16 | 2018-03-10 | A |  | 69 | 0 |  | 5 | [5 empty] | 1090 | 11 |  | 1 |  |  | 55 | 1 |  |  | 양호 | 양호 | 양호 | 양호 | 양호 | 미정 |  |  | Y |  | 2018-03-11 01:32 | 2018-03-11 01:10 | 2018-03-11 04:45 | 2018-03-11 04:16 | 20 | 29 | 23 | 163 | 215
C42676 | SUP9DM | 16 | 2018-03-10 | A |  | 70 | 0 |  | 6 | [5 empty] | 1087 | 12 |  | 2 |  |  | 55 | 2 |  |  | 양호 | 양호 | 양호 | 양호 | 양호 | 미정 |  |  | Y |  | 2018-03-11 05:34 | 2018-03-11 05:30 | 2018-03-11 08:50 | 2018-03-11 08:32 | 45 | 18 | 4 | 178 | 200
C42680 | SUP9DM | 16 | 2018-03-11 | C |  | 71 | 0 |  | 7 | YES |  |  |  |  | 1060 | 13 |  | 3 |  |  | 55 | 3 |  |  | 양호 | 양호 | 양호 | 양호 | 양호 | 미정 |  |  | Y |  | 2018-03-11 10:00 | 2018-03-11 09:40 | 2018-03-11 13:15 | 2018-03-11 12:49 | 50 | 26 | 20 | 169 | 215
C42684 | SUP9DM | 16 | 2018-03-11 | D |  | 72 | 0 |  | 1 | [5 empty] | 1060 | 14 |  | 4 | YES |  | 55 | 4 | YES |  | 양호 | 양호 | 양호 | 양호 | 양호 | 미정 |  |  | Y |  | 2018-03-11 14:13 | 2018-03-11 14:00 | 2018-03-11 17:10 | 2018-03-11 17:03 | 45 | 7 | 13 | 170 | 190 | P/P교체, 180109-05-171, 잔존:150mm
C42688 | SUP9DM | 16 | 2018-03-11 | D |  | 73 | 0 |  | 2 |  |  | 남태희 |  |  | 1101 | 15 |  | 1 |  |  | 55 | 1 |  |  | 양호 | 양호 | 양호 | 양호 | 양호 | 미정 |  |  | Y |  | 2018-03-11 18:13 | 2018-03-11 17:55 | 2018-03-11 21:35 | 2018-03-11 21:27 | 45 | 8 | 18 | 194 | 220
C42693 | KTB600 | 16 | 2018-03-11 | B |  | 74 | 0 |  | 3 |  |  | 남태희 |  |  | 1097 | 16 |  | 2 |  |  | 55 | 2 |  |  | 양호 | 양호 | 양호 | 양호 | 양호 | 미정 |  |  | Y |  | 2018-03-11 23:36 | 2018-03-11 23:25 | 2018-03-12 02:50 | 2018-03-12 02:43 | 110 | 7 | 11 | 187 | 205
C42697 | ATA105I14 | 16 | 2018-03-11 | B |  | 75 | 0 |  | 4 |  |  |  | 남문희 |  | 1089 | 17 | YES | 3 | YES |  | 55 | 3 | YES |  | 양호 | 양호 | 양호 | 양호 | 양호 | 미정 |  |  | INGOT |  | 2018-03-12 03:49 | 2018-03-12 03:35 | 2018-03-12 06:00 | 2018-03-12 06:01 | 45 | -1 | 14 | 132 | 145
C42701 | AE1541M4 | 16 | 2018-03-12 | C |  | 76 | 0 |  | 5 | [5 empty] | 1060 | 1 |  | 1 |  |  | 55 | 1 |  | O | 양호 | 양호 | 양호 | 양호 | 양호 | 미정 |  |  | Y |  | 2018-03-12 08:30 | 2018-03-12 08:15 | 2018-03-12 11:50 | 2018-03-12 11:26 | 135 | 25 | 15 | 176 | 215
C42705 | AE1541M | 16 | 2018-03-12 | C |  | 77 | 0 |  | 6 | [5 empty] | 1060 | 2 |  | 2 |  |  | 55 | 2 |  |  | 양호 | 양호 | 양호 | 양호 | 양호 | 미정 |  |  | Y |  | 2018-03-12 12:56 | 2018-03-12 12:40 | 2018-03-12 16:05 | 2018-03-12 15:53 | 50 | 12 | 16 | 177 | 205
C42709 | AE1541M | 16 | 2018-03-12 | D |  | 78 | 0 |  | 7 |  |  | 남태희 | 장신일 |  | 1101 | 3 |  | 3 |  |  | 55 | 3 |  |  | 양호 | 양호 | 양호 | 양호 | 양호 | 미정 |  |  | Y |  | 2018-03-12 17:28 | 2018-03-12 17:15 | 2018-03-12 20:30 | 2018-03-12 20:12 | 70 | 18 | 13 | 164 | 195
C42713 | SPS6M | 16 | 2018-03-12 | D |  | 79 | 0 |  | 1 |  |  | 남태희 | 장신일 |  | 1101 | 4 |  | 4 | YES |  | 55 | 4 | YES |  | 양호 | 양호 | 양호 | 양호 | 양호 | 미정 |  |  | Y |  | 2018-03-12 21:38 | 2018-03-12 21:25 | 2018-03-13 01:05 | 2018-03-13 00:38 | 55 | 27 | 13 | 181 | 220
C42717 | AE15B34M | 16 | 2018-03-12 | B |  | 80 | 0 |  | 2 | YES |  | 남문희 |  |  | 1093 | 5 |  | 1 | YES |  | 55 | 1 | YES | O | 양호 | 양호 | 양호 | 양호 | 양호 | 미정 |  |  | Y |  | 2018-03-13 02:19 | 2018-03-13 02:10 | 2018-03-13 06:00 | 2018-03-13 05:07 | 65 | 53 | 9 | 168 | 230 | C/N지금융착
C42721 | AE15B34M | 16 | 2018-03-13 | C |  | 81 | 0 |  | 1 | [5 empty] | 1060 | 6 |  | 1 |  |  | 55 | 1 |  | O | 양호 | 양호 | 양호 | 양호 | 양호 | 미정 |  |  | N | 1 | 2018-03-13 09:19 | 2018-03-13 09:00 | 2018-03-13 13:10 | 2018-03-13 12:46 | 180 | 24 | 19 | 206 | 250
C42725 | AE15B34M | 16 | 2018-03-13 | A |  | 82 | 0 |  | 2 | [5 empty] | 1081 | 7 |  | 2 |  |  | 55 | 2 |  |  | 양호 | 양호 | 양호 | 양호 | 양호 | 미정 |  |  | Y |  | 2018-03-13 14:17 | 2018-03-13 14:10 | 2018-03-13 17:35 | 2018-03-13 17:21 | 60 | 14 | 7 | 184 | 205
C42729 | AE15B34M | 16 | 2018-03-13 | A |  | 83 | 0 |  | 3 | [5 empty] | 1051 | 8 |  | 3 |  |  | 55 | 3 |  |  | 양호 | 양호 | 양호 | 양호 | 양호 | 미정 |  |  | Y |  | 2018-03-13 18:32 | 2018-03-13 18:25 | 2018-03-13 21:55 | 2018-03-13 21:46 | 50 | 9 | 7 | 193 | 210
C42733 | AE15B34M | 16 | 2018-03-13 | B |  | 84 | 0 |  | 4 |  |  | 남문희 |  |  | 1096 | 9 |  | 4 |  |  | 55 | 4 |  |  | 양호 | 양호 | 양호 | 양호 | 양호 | 미정 |  |  | Y |  | 2018-03-13 22:40 | 2018-03-13 22:30 | 2018-03-14 02:45 | 2018-03-14 02:28 | 35 | 17 | 10 | 228 | 255
C42737 | AE15B34M | 16 | 2018-03-13 | B |  | 85 | 0 |  | 5 |  |  | 남문희 |  |  | 1086 | 10 |  | 1 |  |  | 55 | 1 |  |  | 양호 | 양호 | 양호 | 양호 | 양호 | 미정 |  |  | Y |  | 2018-03-14 03:25 | 2018-03-14 03:00 | 2018-03-14 08:05 | 2018-03-14 07:08 | 15 | 57 | 25 | 223 | 305
C42742 | AE4140D | 16 | 2018-03-14 | C |  | 86 | 0 |  | 6 | [5 empty] | 1060 | 11 |  | 2 |  |  | 55 | 2 |  |  | 양호 | 양호 | 양호 | 양호 | 양호 | 미정 |  |  | Y |  | 2018-03-14 09:56 | 2018-03-14 09:45 | 2018-03-14 13:30 | 2018-03-14 12:58 | 100 | 32 | 11 | 182 | 225 | 과침식으로 대보수 처리함
B44504 | SCM415H1M | 16 | 2018-03-27 | A | LADLE 대보수 첫회 | 1 | 0 | 내삽 | 1 |  |  | 강상완 |  |  | 1042 | 1 |  | 1 |  |  | 55 | 1 |  |  | 양호 | 양호 | 양호 | 양호 | 양호 | 미정 |  |  | Y |  | 2018-03-28 02:25 | 2018-03-28 02:12 | 2018-03-28 06:05 | 2018-03-28 05:41 | 19482 | 24 | 13 | 196 | 233 | P/P 171128-02(229) 용강5톤내려와1기29번 합탕함 | 8 | 2018-03-25 13:20 | 2018-03-26 23:10 | 2030 | 659 | 20 | 5 | 2018-03-26 23:30 | 2018-03-28 02:12 | 1602 | 1042 | 188 | 224 | 272 | 13
B44508 | AE1038M2 | 16 | 2018-03-28 | B |  | 2 | 0 |  | 2 | [5 empty] | 1088 | 2 |  | 2 |  |  | 55 | 2 |  |  | 양호 | 양호 | 양호 | 양호 | 양호 | 미정 |  |  | Y |  | 2018-03-28 06:53 | 2018-03-28 06:35 | 2018-03-28 10:20 | 2018-03-28 10:05 | 30 | 15 | 18 | 192 | 225 | 13단 10시방향 삼각목지 발생 AR10.1
B44512 | AE1038M2 | 16 | 2018-03-28 | B |  | 3 | 0 |  | 3 | [5 empty] | 1077 | 3 |  | 3 | YES |  | 55 | 3 | YES |  | 양호 | 양호 | 양호 | 양호 | 양호 | 미정 |  |  | Y |  | 2018-03-28 11:05 | 2018-03-28 10:48 | 2018-03-28 14:25 | 2018-03-28 13:14 | 28 | 71 | 17 | 129 | 217 | AR-9.6CN 깨짐
A44537 | 42CRMO4MS2 | 16 | 2018-03-28 | D |  | 4 | 0 |  | 4 | [5 empty] | 1086 | 4 |  | 1 |  |  | 55 | 1 |  | O | 양호 | 양호 | 양호 | 양호 | 양호 | 미정 |  |  | Y |  | 2018-03-28 15:16 | 2018-03-28 14:46 | 2018-03-28 18:25 | 2018-03-28 18:16 | 21 | 9 | 30 | 180 | 219
A44541 | 42CRMO4MS | 16 | 2018-03-28 | D |  | 5 | 0 |  | 5 | [5 empty] | 1026 | 5 |  | 2 |  |  | 55 | 2 |  |  | 양호 | 양호 | 양호 | 양호 | 양호 | 미정 |  |  | Y |  | 2018-03-28 20:23 | 2018-03-28 19:20 | 2018-03-28 23:45 | 2018-03-28 23:04 | 55 | 41 | 63 | 161 | 265
A44545 | 42CRMO4MS | 16 | 2018-03-28 | A |  | 6 | 0 |  | 6 | [5 empty] | 1135 | 6 |  | 3 |  |  | 55 | 3 |  |  | 양호 | 양호 | 양호 | 양호 | 양호 | 미정 |  |  | Y |  | 2018-03-29 00:48 | 2018-03-29 00:40 | 2018-03-29 04:23 | 2018-03-29 03:50 | 55 | 33 | 8 | 182 | 223 | AR-9.8
A44549 | 42CRMO4MS2 | 16 | 2018-03-28 | A |  | 7 | 0 |  | 7 | [5 empty] | 1133 | 7 |  | 4 | YES |  | 55 | 4 | YES |  | 양호 | 양호 | 양호 | 양호 | 양호 | 미정 |  |  | Y |  | 2018-03-29 05:10 | 2018-03-29 04:44 | 2018-03-29 08:48 | 2018-03-29 08:32 | 21 | 16 | 26 | 202 | 244 | AR-10.4
A44553 | SM35C | 16 | 2018-03-29 | B |  | 8 | 0 |  | 8 |  |  | 우설식 |  |  | 1080 | 8 |  | 1 | YES |  | 55 | 1 | YES | O | 양호 | 양호 | 양호 | 양호 | 양호 | 미정 |  |  | Y |  | 2018-03-29 09:46 | 2018-03-29 09:20 | 2018-03-29 13:35 | 2018-03-29 12:53 | 32 | 42 | 26 | 187 | 255 | AR-9.8
A44558 | SM35C | 16 | 2018-03-29 | D |  | 9 | 0 |  | 9 | [5 empty] | 1086 | 9 |  | 1 |  |  | 55 | 1 |  | O | 양호 | 양호 | 양호 | 양호 | 양호 | 미정 |  |  | Y |  | 2018-03-29 14:49 | 2018-03-29 14:33 | 2018-03-29 18:20 | 2018-03-29 18:06 | 58 | 14 | 16 | 196 | 227
A44562 | STB3D | 16 | 2018-03-29 | D |  | 10 | 0 |  | 10 |  |  | 장신일 |  |  | 1086 | 10 |  | 2 |  |  | 55 | 2 |  |  | 양호 | 양호 | 양호 | 양호 | 양호 | 미정 |  |  | Y |  | 2018-03-29 19:10 | 2018-03-29 18:46 | 2018-03-29 22:53 | 2018-03-29 22:34 | 26 | 19 | 24 | 204 | 247
A44566 | STB3D | 16 | 2018-03-29 | A |  | 11 | 0 |  | 11 | [5 empty] | 1138 | 11 |  | 3 |  |  | 55 | 3 |  |  | 양호 | 양호 | 양호 | 양호 | 양호 | 미정 |  |  | Y |  | 2018-03-30 00:25 | 2018-03-30 00:03 | 2018-03-30 03:42 | 2018-03-30 03:16 | 70 | 26 | 22 | 170 | 219 | AR-10.2
A44570 | STB3D | 16 | 2018-03-29 | A |  | 12 | 0 |  | 12 |  |  | 강상완 | 김민곤 |  | 1128 | 12 |  | 4 | YES |  | 55 | 4 | YES |  | 양호 | 양호 | 양호 | 양호 | 양호 | 미정 |  |  | Y |  | 2018-03-30 04:41 | 2018-03-30 04:26 | 2018-03-30 08:05 | 2018-03-30 07:44 | 44 | 21 | 15 | 182 | 219 | AR-9.4
A44574 | STB3D | 16 | 2018-03-30 | C |  | 13 | 0 |  | 13 |  |  | 김웅철 |  |  | 1094 | 13 |  | 1 |  |  | 55 | 1 |  |  | 양호 | 양호 | 양호 | 양호 | 양호 | 미정 |  |  | Y |  | 2018-03-30 09:24 | 2018-03-30 09:08 | 2018-03-30 12:40 | 2018-03-30 12:10 | 63 | 30 | 16 | 166 | 212 | AR-10.7
A44579 | AE15B38M | 16 | 2018-03-30 | D |  | 14 | 0 |  | 14 |  |  | 김웅철 |  |  | 1087 | 14 |  | 2 | YES |  | 55 | 2 | YES |  | 양호 | 양호 | 양호 | 양호 | 양호 | 미정 |  |  | Y |  | 2018-03-30 15:46 | 2018-03-30 15:25 | 2018-03-30 18:40 | 2018-03-30 18:27 | 165 | 13 | 21 | 161 | 195 | AR-9.5 CN 크랙
A44583 | AE15B38M | 16 | 2018-03-30 | D |  | 15 | 0 |  | 15 |  |  | 장신일 |  |  | 1087 | 15 |  | 1 |  |  | 55 | 1 |  | O | 양호 | 양호 | 양호 | 양호 | 양호 | 미정 |  |  | Y |  | 2018-03-30 19:56 | 2018-03-30 19:30 | 2018-03-30 23:29 | 2018-03-30 23:04 | 50 | 25 | 26 | 188 | 239
A44587 | AE15B38M | 16 | 2018-03-30 | A |  | 16 | 0 |  | 16 | YES |  |  |  |  | 1127 | 16 |  | 2 |  |  | 55 | 2 |  |  | 양호 | 양호 | 양호 | 양호 | 양호 | 미정 |  |  | Y |  | 2018-03-31 00:40 | 2018-03-31 00:08 | 2018-03-31 03:45 | 2018-03-31 03:26 | 39 | 19 | 32 | 166 | 217 | AR-10.1
B44568 | AE4140MB | 16 | 2018-03-30 | A |  | 17 | 0 | 외삽1 | 1 | [5 empty] | 1099 | 17 | YES | 3 | YES |  | 55 | 3 | YES |  | 양호 | 양호 | 양호 | 양호 | 양호 | 미정 |  |  | Y |  | 2018-03-31 04:17 | 2018-03-31 03:55 | 2018-03-31 07:45 | 2018-03-31 07:20 | 10 | 25 | 22 | 183 | 230 | AR-10.5
B44572 | SM18CM6 | 16 | 2018-03-31 | C |  | 18 | 0 |  | 2 |  |  | 강상완 |  |  | 1089 | 1 |  | 1 |  |  | 55 | 1 |  | O | 양호 | 양호 | 양호 | 양호 | 양호 | 미정 |  |  | Y |  | 2018-03-31 08:44 | 2018-03-31 08:35 | 2018-03-31 12:50 | 2018-03-31 12:09 | 50 | 41 | 9 | 205 | 255 | AR-9.6
B44576 | SM18CM6 | 16 | 2018-03-31 | C |  | 19 | 0 |  | 3 |  |  | 윤호철 | 김웅철 |  | 1089 | 2 |  | 2 |  |  | 55 | 2 |  |  | 양호 | 양호 | 양호 | 양호 | 양호 | 미정 |  |  | Y |  | 2018-03-31 13:38 | 2018-03-31 13:21 | 2018-03-31 16:43 | 2018-03-31 16:28 | 31 | 16 | 17 | 170 | 202
B44580 | SM18CM6 | 16 | 2018-03-31 | D |  | 20 | 0 |  | 4 |  |  | 김웅철 |  |  | 1087 | 3 |  | 3 |  |  | 55 | 3 |  |  | 양호 | 양호 | 양호 | 양호 | 양호 | 미정 |  |  | Y |  | 2018-03-31 17:58 | 2018-03-31 17:35 | 2018-03-31 20:50 | 2018-03-31 20:45 | 52 | 5 | 23 | 167 | 195
A44607 | STB2 | 16 | 2018-03-31 | D |  | 21 | 0 |  | 5 |  |  |  | 김웅철 |  | 1088 | 4 |  | 4 | YES |  | 55 | 4 | YES |  | 양호 | 양호 | 양호 | 양호 | 양호 | 미정 |  |  | Y |  | 2018-03-31 21:27 | 2018-03-31 21:05 | 2018-04-01 00:40 | 2018-04-01 00:10 | 15 | 30 | 22 | 163 | 215
B44587 | SMN415 | 16 | 2018-03-31 | B |  | 22 | 0 |  | 6 |  |  | 윤석재 |  |  | 1088 | 5 |  | 1 |  |  | 55 | 1 |  | O | 양호 | 양호 | 양호 | 양호 | 양호 | 미정 |  |  | Y |  | 2018-04-01 00:59 | 2018-04-01 00:50 | 2018-04-01 04:25 | 2018-04-01 04:07 | 10 | 18 | 9 | 188 | 215 | AR-10.2
B44591 | AE10B35M2 | 16 | 2018-03-31 | B |  | 23 | 0 |  | 7 | [5 empty] | 1085 | 6 |  | 2 |  |  | 55 | 2 |  |  | 양호 | 양호 | 양호 | 양호 | 양호 | 미정 |  |  | Y |  | 2018-04-01 05:16 | 2018-04-01 04:55 | 2018-04-01 08:55 | 2018-04-01 08:42 | 30 | 13 | 21 | 206 | 240 | AR 10.35
A77398 | P-AE1055LS | 16 | -287861 | A |  | 11 | 0 |  | 11 |  |  | 김민곤 | 남문희 |  | 1094 | 11 |  | 3 |  |  | 55 | 3 |  |  | 양호 | 양호 | 양호 | 양호 | 양호 | 미정 |  |  | Y |  | 2023-05-04 11:16 | 2023-05-04 10:59 | -287861 |  | 26 |  | 17 |  | -479382419 | AR-10.2
B42782 | SM45CR2 | 17 | 2018-01-01 | B |  | 54 | 0 |  | 2 |  |  |  | 윤석재 |  | 1083 | 16 |  | 1 |  |  | 55 | 1 |  |  | 양호 | 양호 | 양호 | 양호 | 양호 | 미정 |  |  | Y |  | 2018-01-01 07:18 | 2018-01-01 06:55 | 2018-01-01 10:42 | 2018-01-01 10:19 | 39 | 23 | 23 | 181 | 227 | AR-10.4
B42786 | SCM440 | 17 | 2018-01-01 | B |  | 55 | 0 |  | 3 |  |  | 우설식 |  |  | 1085 | 17 |  | 2 |  |  | 55 | 2 |  |  | 양호 | 양호 | 양호 | 양호 | 양호 | 미정 |  |  | Y |  | 2018-01-01 11:40 | 2018-01-01 11:25 | 2018-01-01 15:15 | 2018-01-01 15:03 | 43 | 12 | 15 | 203 | 230 | AR-9.85
B42790 | SCM440HM2 | 17 | 2018-01-01 | C |  | 56 | 0 |  | 4 |  |  | 최용선 |  |  | 1080 | 18 |  | 3 |  |  | 55 | 3 |  |  | 양호 | 양호 | 양호 | 양호 | 양호 | 미정 |  |  | Y |  | 2018-01-01 16:20 | 2018-01-01 15:47 | 2018-01-01 19:47 | 2018-01-01 19:16 | 32 | 31 | 33 | 176 | 240 | AR-10.6
B42794 | SCM440HM2 | 17 | 2018-01-01 | C |  | 57 | 0 |  | 5 | YES |  | 최용선 |  |  | 1076 | 19 | YES | 4 | YES |  | 55 | 4 | YES |  | 양호 | 양호 | 양호 | 양호 | 양호 | 미정 |  |  | Y |  | 2018-01-01 20:41 | 2018-01-01 20:25 | 2018-01-01 23:52 | 2018-01-01 23:37 | 38 | 15 | 16 | 176 | 207 | AR-10.3
B42798 | SM48CM1 | 17 | 2018-01-01 | A |  | 58 | 0 | 외삽6 | 1 | [5 empty] | 1074 | 1 |  | 1 |  |  | 55 | 1 |  | O | 양호 | 양호 | 양호 | 양호 | 양호 | 미정 |  |  | Y |  | 2018-01-02 01:09 | 2018-01-02 00:48 | 2018-01-02 04:40 | 2018-01-02 04:27 | 56 | 13 | 21 | 198 | 232 | P/P 171128-10(239) / AR-9.20
B42802 | SM45CI | 17 | 2018-01-01 | A |  | 59 | 0 |  | 2 |  |  | 강상완 |  |  | 1131 | 2 |  | 2 |  |  | 55 | 2 |  |  | 양호 | 양호 | 양호 | 양호 | 양호 | 미정 |  |  | INGOT |  | 2018-01-02 05:31 | 2018-01-02 05:17 | 2018-01-02 07:40 | 2018-01-02 10:15 | 37 | -155 | 14 | 284 | 143 | AR-10.10 성분불량으로 래들교체(11호)하여 조괴장 작업함
A42830 | STB2 | 17 | 2018-01-03 | B |  | 60 | 0 |  | 3 |  |  |  | 윤석재 |  | 1015 | 2 |  | 2 |  |  | 55 | 2 |  |  | 양호 | 양호 | 양호 | 양호 | 양호 | 미정 |  |  | Y |  | 2018-01-03 10:37 | 2018-01-03 10:20 | 2018-01-03 13:48 | 2018-01-03 13:32 | 1600 | 16 | 17 | 175 | 208 | AR-10.2
A42834 | STB2 | 17 | 2018-01-03 | D |  | 61 | 0 |  | 4 | [5 empty] | 1087 | 3 |  | 3 |  |  | 55 | 3 |  |  | 양호 | 양호 | 양호 | 양호 | 양호 | 미정 |  |  | Y |  | 2018-01-03 14:56 | 2018-01-03 14:37 | 2018-01-03 18:15 | 2018-01-03 17:54 | 49 | 21 | 19 | 178 | 218
A42838 | STB2 | 17 | 2018-01-03 | D |  | 62 | 0 |  | 5 |  |  | 장신일 |  |  | 1086 | 4 |  | 4 | YES |  | 55 | 4 | YES |  | 양호 | 양호 | 양호 | 양호 | 양호 | 미정 |  |  | Y |  | 2018-01-03 19:35 | 2018-01-03 19:05 | 2018-01-03 22:37 | 2018-01-03 22:17 | 50 | 20 | 30 | 163 | 212 | AR-9.0
B42817 | SBC70L | 17 | 2018-01-03 | A |  | 63 | 0 |  | 6 |  |  | 강상완 |  |  | 1094 | 5 |  | 1 |  |  | 55 | 1 |  |  | 양호 | 양호 | 양호 | 양호 | 양호 | 미정 |  |  | Y |  | 2018-01-03 23:33 | 2018-01-03 23:14 | 2018-01-04 02:56 | 2018-01-04 02:40 | 37 | 16 | 19 | 187 | 222 | AR-9.60
B42822 | SBC70L | 17 | 2018-01-03 | A |  | 64 | 0 |  | 7 |  |  | 강상완 |  | A06409251D0943CDB718ED5BD3191225 | 1146 | 6 |  | 2 | YES |  | 55 | 2 | YES |  | 양호 | 양호 | 양호 | 양호 | 양호 | 미정 |  |  | Y |  | 2018-01-04 04:40 | 2018-01-04 04:30 | 2018-01-04 07:50 | 2018-01-04 07:34 | 94 | 16 | 10 | 175 | 200 | AR-10.10 CN철피녹음
B42826 | AE51B35M | 17 | 2018-01-04 | B |  | 65 | 0 |  | 8 |  |  |  | 윤석재 |  | 1088 | 7 |  | 1 |  |  | 55 | 1 |  | O | 양호 | 양호 | 양호 | 양호 | 양호 | 미정 |  |  | Y |  | 2018-01-04 08:41 | 2018-01-04 08:20 | 2018-01-04 12:15 | 2018-01-04 12:03 | 30 | 12 | 21 | 202 | 235 | AR-9.85
B42830 | AE15B36C2 | 17 | 2018-01-04 | B |  | 66 | 0 |  | 1 |  |  |  | 윤석재 |  | 1085 | 8 |  | 2 |  |  | 55 | 2 |  |  | 양호 | 양호 | 양호 | 양호 | 양호 | 미정 |  |  | Y |  | 2018-01-04 12:50 | 2018-01-04 12:37 | 2018-01-04 16:47 | 2018-01-04 16:24 | 22 | 23 | 13 | 215 | 250 | AR-10 P/P171128-01 (194)
B42834 | AE15B36C2 | 17 | 2018-01-04 | D |  | 67 | 0 |  | 2 |  |  | 장신일 |  |  | 1088 | 9 |  | 3 |  |  | 55 | 3 |  |  | 양호 | 양호 | 양호 | 양호 | 양호 | 미정 |  |  | Y |  | 2018-01-04 17:19 | 2018-01-04 17:07 | 2018-01-04 21:05 | 2018-01-04 20:43 | 20 | 22 | 12 | 204 | 238 | AR-10.3
B42838 | SM35C | 17 | 2018-01-04 | D |  | 68 | 0 |  | 3 |  |  | 장신일 |  |  | 1087 | 10 |  | 4 | YES |  | 55 | 4 | YES |  | 양호 | 양호 | 양호 | 양호 | 양호 | 미정 |  |  | Y |  | 2018-01-04 21:25 | 2018-01-04 21:18 | 2018-01-05 00:33 | 2018-01-05 00:06 | 13 | 27 | 7 | 161 | 195
C41438 | SCR420H1V | 17 | 2018-01-04 | A |  | 69 | 0 |  | 4 |  |  | 강상완 |  |  | 1067 | 11 |  | 1 | YES |  | 55 | 1 | YES |  | 양호 | 양호 | 양호 | 양호 | 양호 | 미정 |  |  | Y |  | 2018-01-05 02:08 | 2018-01-05 02:00 | 2018-01-05 05:30 | 2018-01-05 04:59 | 87 | 31 | 8 | 171 | 210 | 5.8 톤 으로 교체
C41442 | SCM420C2 | 17 | 2018-01-05 | C |  | 70 | 0 |  | 5 | [5 empty] | 1060 | 12 |  | 1 |  |  | 65 | 1 |  | O | 양호 | 양호 | 양호 | 양호 | 양호 | 미정 |  |  | INGOT |  | 2018-01-05 06:40 | 2018-01-05 06:30 | 2018-01-05 09:05 | 2018-01-05 08:55 | 60 | 10 | 10 | 135 | 155 | 조괴주입후 약12~13톤남아 C41444, 23호래들에 합탕함
C41445 | AE8620HT | 17 | 2018-01-05 | C |  | 71 | 0 |  | 6 |  |  |  | 윤호철 |  | 1060 | 13 |  | 1 |  |  | 55 | 1 |  | O | 양호 | 양호 | 양호 | 양호 | 양호 | 미정 |  |  | Y |  | 2018-01-05 10:33 | 2018-01-05 10:10 | 2018-01-05 13:35 | 2018-01-05 13:26 | 65 | 9 | 23 | 173 | 205
C41449 | SM55C | 17 | 2018-01-05 | D |  | 72 | 0 |  | 7 |  |  | 윤호철 |  |  | 1060 | 14 |  | 2 |  |  | 55 | 2 |  |  | 양호 | 양호 | 양호 | 양호 | 양호 | 미정 |  |  | Y |  | 2018-01-05 15:42 | 2018-01-05 15:20 | 2018-01-05 19:10 | 2018-01-05 18:53 | 105 | 17 | 22 | 191 | 230
C41453 | SM50CM | 17 | 2018-01-05 | D |  | 73 | 0 |  | 1 |  |  | 남태희 |  |  | 1101 | 15 |  | 3 | YES |  | 55 | 3 | YES |  | 양호 | 양호 | 양호 | 양호 | 양호 | 미정 |  |  | Y |  | 2018-01-05 20:20 | 2018-01-05 20:00 | 2018-01-05 23:35 | 2018-01-05 23:26 | 50 | 9 | 20 | 186 | 215 | P/P교체 171027--09--233 잔존180
C41457 | SM50CM | 17 | 2018-01-05 | A |  | 74 | 0 |  | 2 | [5 empty] | 1080 | 16 |  | 1 |  |  | 55 | 1 |  | O | 양호 | 양호 | 양호 | 양호 | 양호 | 미정 |  |  | Y |  | 2018-01-06 00:49 | 2018-01-06 00:30 | 2018-01-06 04:16 | 2018-01-06 03:43 | 55 | 33 | 19 | 174 | 226
C41461 | SM50CM | 17 | 2018-01-05 | A |  | 75 | 0 |  | 3 | [5 empty] | 1079 | 17 |  | 2 |  |  | 55 | 2 |  |  | 양호 | 양호 | 양호 | 양호 | 양호 | 미정 |  |  | Y |  | 2018-01-06 05:05 | 2018-01-06 04:57 | 2018-01-06 08:35 | 2018-01-06 08:16 | 41 | 19 | 8 | 191 | 218 | 12~13단(9시방향) 영구장 돌출로 대보수 처리함
A42786 | STB3D | 18 | 2018-01-01 | B |  | 61 | 0 |  | 6 | YES | 150 | 우설식 |  |  | 1086 | 4 |  | 1 |  |  | 55 | 1 |  | O | 양호 | 양호 | 양호 | 양호 | 양호 | 미정 |  |  | Y |  | 2018-01-01 09:24 | 2018-01-01 09:12 | 2018-01-01 12:55 | 2018-01-01 12:46 | 39 | 9 | 12 | 201 | 223 | AR-9.8
A42790 | STB3D | 18 | 2018-01-01 | B |  | 62 | 0 | 외삽6 | 1 |  |  | 우설식 |  |  | 1073 | 5 |  | 2 |  |  | 55 | 2 |  |  | 양호 | 양호 | 양호 | 양호 | 양호 | 미정 |  |  | Y |  | 2018-01-01 13:34 | 2018-01-01 13:30 | 2018-01-01 18:38 | 2018-01-01 17:49 | 35 | 49 | 4 | 255 | 308 | AR-9.2
B42793 | SCM440HM2 | 18 | 2018-01-01 | C |  | 63 | 0 |  | 2 |  |  | 최용선 |  |  | 1078 | 6 |  | 3 |  |  | 55 | 3 |  |  | 양호 | 양호 | 양호 | 양호 | 양호 | 미정 |  |  | Y |  | 2018-01-01 19:39 | 2018-01-01 19:21 | 2018-01-01 22:57 | 2018-01-01 22:30 | 43 | 27 | 18 | 171 | 216
A42798 | SCR420HQ | 18 | 2018-01-01 | A |  | 64 | 0 |  | 3 | [5 empty] | 1119 | 7 |  | 4 | YES |  | 55 | 4 | YES |  | 양호 | 양호 | 양호 | 양호 | 양호 | 미정 |  |  | Y |  | 2018-01-01 23:13 | 2018-01-01 23:06 | 2018-01-02 02:21 | 2018-01-02 02:03 | 9 | 18 | 7 | 170 | 195 | AR-9.60
B42800 | SM48CM1 | 18 | 2018-01-01 | A |  | 65 | 0 |  | 4 |  |  | 강상완 |  |  | 1122 | 8 |  | 1 |  |  | 55 | 1 |  |  | 양호 | 양호 | 양호 | 양호 | 양호 | 미정 |  |  | Y |  | 2018-01-02 03:28 | 2018-01-02 03:03 | 2018-01-02 07:00 | 2018-01-02 06:43 | 42 | 17 | 25 | 194 | 237 | AR-9.80
B42804 | SM45C | 18 | 2018-01-03 | B |  | 66 | 0 |  | 5 |  |  |  | 윤석재 |  | 1100 | 9 |  | 2 |  |  | 55 | 2 |  |  | 양호 | 양호 | 양호 | 양호 | 양호 | 미정 |  |  | Y |  | 2018-01-03 09:52 | 2018-01-03 09:43 | 2018-01-03 13:51 | 2018-01-03 13:40 | 1603 | 11 | 9 | 228 | 248 | AR-10.15
B42808 | SBC70L | 18 | 2018-01-03 | D |  | 67 | 0 |  | 6 |  |  | 송의섭 |  |  | 1086 | 10 |  | 3 |  |  | 55 | 3 |  |  | 양호 | 양호 | 양호 | 양호 | 양호 | 미정 |  |  | Y |  | 2018-01-03 14:29 | 2018-01-03 14:12 | 2018-01-03 17:47 | 2018-01-03 17:31 | 21 | 16 | 17 | 181 | 215
B42812 | SBC70L | 18 | 2018-01-03 | D |  | 68 | 0 |  | 7 |  |  | 송의섭 |  |  | 1086 | 11 |  | 4 | YES |  | 55 | 4 | YES |  | 양호 | 양호 | 양호 | 양호 | 양호 | 미정 |  |  | Y |  | 2018-01-03 18:27 | 2018-01-03 18:20 | 2018-01-03 21:44 | 2018-01-03 21:29 | 33 | 15 | 7 | 181 | 204
B42816 | SBC70L | 18 | 2018-01-03 | A |  | 69 | 0 |  | 8 | YES | 150 |  |  |  | 1114 | 12 |  | 1 |  |  | 55 | 1 |  | O | 양호 | 양호 | 양호 | 양호 | 양호 | 미정 |  |  | Y |  | 2018-01-03 22:26 | 2018-01-03 22:14 | 2018-01-04 02:00 | 2018-01-04 01:45 | 30 | 15 | 12 | 199 | 226 | AR-9.60 S/B 9시방향 침식심하여 청몰탈 도포 열간보수함
B42821 | SBC70L | 18 | 2018-01-03 | A |  | 70 | 0 | 외삽6 | 1 |  |  |  |  | D55444B1FDC5419395B3240FF5ED4C6D | 1116 | 13 |  | 2 | YES |  | 55 | 2 | YES |  | 양호 | 양호 | 양호 | 양호 | 양호 | 미정 |  |  | Y |  | 2018-01-04 03:41 | 2018-01-04 03:25 | 2018-01-04 07:00 | 2018-01-04 06:34 | 85 | 26 | 16 | 174 | 215 | P/P 171128-09(200) CN철피지금
B42825 | SBC70L | 18 | 2018-01-04 | B |  | 71 | 0 |  | 2 |  |  |  | 윤석재 |  | 1088 | 14 |  | 1 |  |  | 55 | 1 |  | O | 양호 | 양호 | 양호 | 양호 | 양호 | 미정 |  |  | Y |  | 2018-01-04 07:31 | 2018-01-04 07:20 | 2018-01-04 11:07 | 2018-01-04 10:38 | 20 | 29 | 11 | 186 | 227 | AR-10.2
B42829 | AE15B36C2 | 18 | 2018-01-04 | B |  | 72 | 0 |  | 3 |  |  |  | 윤석재 |  | 1083 | 15 |  | 2 |  |  | 55 | 2 |  |  | 양호 | 양호 | 양호 | 양호 | 양호 | 미정 |  |  | Y |  | 2018-01-04 11:50 | 2018-01-04 11:43 | 2018-01-04 15:35 | 2018-01-04 15:09 | 36 | 26 | 7 | 199 | 232 | AR-10.2
B42833 | AE15B36C2 | 18 | 2018-01-04 | D |  | 73 | 0 |  | 4 |  |  | 장신일 |  |  | 1087 | 16 |  | 3 |  |  | 55 | 3 |  |  | 양호 | 양호 | 양호 | 양호 | 양호 | 미정 |  |  | Y |  | 2018-01-04 16:17 | 2018-01-04 16:10 | 2018-01-04 20:05 | 2018-01-04 19:41 | 35 | 24 | 7 | 204 | 235 | AR-10.0
B42837 | SM35C | 18 | 2018-01-04 | D |  | 74 | 0 |  | 5 |  |  | 장신일 |  |  | 1089 | 17 | YES | 4 | YES |  | 55 | 4 | YES |  | 양호 | 양호 | 양호 | 양호 | 양호 | 미정 |  |  | Y |  | 2018-01-04 20:25 | 2018-01-04 20:20 | 2018-01-04 23:36 | 2018-01-04 23:09 | 15 | 27 | 5 | 164 | 196 | AR-9.25
B42842 | SM35CH2 | 18 | 2018-01-04 | A |  | 75 | 0 |  | 6 |  |  | 송의섭 |  |  | 1133 | 1 |  | 1 | YES |  | 55 | 1 | YES |  | 양호 | 양호 | 양호 | 양호 | 양호 | 미정 |  |  | Y |  | 2018-01-05 01:31 | 2018-01-05 01:18 | 2018-01-05 04:44 | 2018-01-05 04:18 | 102 | 26 | 13 | 166 | 206 | AR-10.50 / C/N 철피찢어짐
B42846 | SCM440 | 18 | 2018-01-04 | A |  | 76 | 0 |  | 7 |  |  | 강상완 |  |  | 1125 | 2 |  | 1 |  |  | 55 | 1 |  | O | 양호 | 양호 | 양호 | 양호 | 양호 | 미정 |  |  | Y |  | 2018-01-05 05:37 | 2018-01-05 05:25 | 2018-01-05 09:20 | 2018-01-05 09:01 | 41 | 19 | 12 | 204 | 235 | AR-10.10
B42850 | SCM440HM2 | 18 | 2018-01-05 | C |  | 77 | 0 |  | 8 |  |  | 최용선 |  |  | 1091 | 3 |  | 2 |  |  | 55 | 2 |  |  | 양호 | 양호 | 양호 | 양호 | 양호 | 미정 |  |  | Y |  | 2018-01-05 10:32 | 2018-01-05 10:15 | 2018-01-05 13:40 | 2018-01-05 13:23 | 55 | 17 | 17 | 171 | 205 | AR-9.75
B42854 | SCM415C2 | 18 | 2018-01-05 | D |  | 78 | 0 |  | 9 |  |  | 송의섭 |  |  | 1086 | 4 |  | 3 |  |  | 55 | 3 |  |  | 양호 | 양호 | 양호 | 양호 | 양호 | 미정 |  |  | INGOT |  | 2018-01-05 14:47 | 2018-01-05 14:28 | 2018-01-05 17:47 | 2018-01-05 17:34 | 48 | 13 | 19 | 167 | 199
A43067 | AE1055MS | 18 | 2018-01-13 | C | LADLE 대보수 첫회 | 1 | 0 | 내삽 | 1 |  |  | 강상완 |  |  | 1520 | 1 |  | 1 |  |  | 55 | 1 |  |  | 양호 | 양호 | 양호 | 양호 | 양호 | 미정 |  |  | Y |  | 2018-01-14 01:48 | 2018-01-14 01:28 | 2018-01-14 05:00 | 2018-01-14 04:47 | 11981 | 13 | 20 | 179 | 212 | P/P 170831-06 [170] | 7 | 2018-01-10 17:15 | 2018-01-11 14:30 | 1275 | 895 | 10 | 5 | 2018-01-11 14:40 | 2018-01-14 01:28 | 3528 | 1520 | 210 | 223 | 280 | 20
A43071 | AE1055MS | 18 | 2018-01-14 | D |  | 2 | 0 |  | 2 |  |  | 윤호철 | 김웅철 |  | 1086 | 2 |  | 2 |  |  | 55 | 2 |  |  | 양호 | 양호 | 양호 | 양호 | 양호 | 미정 |  |  | Y |  | 2018-01-14 06:06 | 2018-01-14 05:42 | 2018-01-14 09:05 | 2018-01-14 08:49 | 42 | 16 | 24 | 162 | 203 | AR-10.4
B43049 | SM48CM7 | 18 | 2018-01-14 | D |  | 3 | 0 |  | 3 |  |  | 송의섭 |  |  | 1086 | 3 |  | 3 | YES |  | 55 | 3 | YES |  | 양호 | 양호 | 양호 | 양호 | 양호 | 미정 |  |  | Y |  | 2018-01-14 12:08 | 2018-01-14 11:47 | 2018-01-14 15:10 | 2018-01-14 14:59 | 162 | 11 | 21 | 171 | 203 | CN 철피녹음
B43053 | SM48CM7 | 18 | 2018-01-14 | B |  | 4 | 0 |  | 4 |  |  |  | 윤석재 |  | 1085 | 4 |  | 1 |  |  | 55 | 1 |  | O | 양호 | 양호 | 양호 | 양호 | 양호 | 미정 |  |  | Y |  | 2018-01-14 15:59 | 2018-01-14 15:47 | 2018-01-14 19:15 | 2018-01-14 19:00 | 37 | 15 | 12 | 181 | 208 | AR-10.05
B43057 | SCM435HF | 18 | 2018-01-14 | B |  | 5 | 0 |  | 5 |  |  | 윤석재 |  |  | 1082 | 5 |  | 2 |  |  | 55 | 2 |  |  | 양호 | 양호 | 양호 | 양호 | 양호 | 미정 |  |  | Y |  | 2018-01-14 20:28 | 2018-01-14 20:10 | 2018-01-14 23:55 | 2018-01-14 23:36 | 55 | 19 | 18 | 188 | 225 | AR-10.5
B43061 | AE4140MB | 18 | 2018-01-14 | C |  | 6 | 0 |  | 6 |  |  | 최용선 |  |  | 1089 | 6 |  | 3 |  |  | 55 | 3 |  |  | 양호 | 양호 | 양호 | 양호 | 양호 | 미정 |  |  | Y |  | 2018-01-15 00:52 | 2018-01-15 00:30 | 2018-01-15 04:05 | 2018-01-15 03:48 | 35 | 17 | 22 | 177 | 215 | AR-10.6
B43065 | AE4140M12 | 18 | 2018-01-14 | C |  | 7 | 0 |  | 7 |  |  |  | 최용선 |  | 1095 | 7 |  | 4 | YES |  | 55 | 4 | YES |  | 양호 | 양호 | 양호 | 양호 | 양호 | 미정 |  |  | Y |  | 2018-01-15 05:19 | 2018-01-15 04:50 | 2018-01-15 09:07 | 2018-01-15 08:31 | 45 | 36 | 29 | 192 | 257 | AR-10.65
B43074 | SCR420HB | 18 | 2018-01-15 | B |  | 8 | 0 |  | 8 | [5 empty] | 1088 | 8 |  | 1 |  |  | 55 | 1 |  |  | 양호 | 양호 | 양호 | 양호 | 양호 | 미정 |  |  | Y |  | 2018-01-15 15:13 | 2018-01-15 14:57 | 2018-01-15 18:55 | 2018-01-15 18:25 | 350 | 30 | 16 | 192 | 238 | AR-10.7
B43078 | SCR420HB | 18 | 2018-01-15 | B |  | 9 | 0 |  | 9 |  |  | 윤석재 |  |  | 1090 | 9 |  | 2 |  |  | 55 | 2 |  |  | 양호 | 양호 | 양호 | 양호 | 양호 | 미정 |  |  | Y |  | 2018-01-15 19:40 | 2018-01-15 19:15 | 2018-01-15 23:30 | 2018-01-15 22:50 | 20 | 40 | 25 | 190 | 255 | AR-9.95
B43082 | SFMN438VM2 | 18 | 2018-01-15 | C |  | 10 | 0 |  | 10 |  |  | 윤호철 | 김웅철 |  | 1091 | 10 |  | 3 |  |  | 55 | 3 |  |  | 양호 | 양호 | 양호 | 양호 | 양호 | 미정 |  |  | Y |  | 2018-01-16 00:45 | 2018-01-16 00:40 | 2018-01-16 04:08 | 2018-01-16 03:46 | 70 | 22 | 5 | 181 | 208 | AR-10.65
B43086 | SCM440I | 18 | 2018-01-15 | C |  | 11 | 0 |  | 11 |  |  | 윤호철 | 김웅철 |  | 1085 | 11 |  | 4 | YES |  | 55 | 4 | YES |  | 양호 | 양호 | 양호 | 양호 | 양호 | 미정 |  |  | INGOT |  | 2018-01-16 05:21 | 2018-01-16 04:50 | 2018-01-16 10:15 | 2018-01-16 09:54 | 42 | 21 | 31 | 273 | 325 | AR-9.60
A43097 | SHPG2 | 18 | 2018-01-16 | A |  | 12 | 0 |  | 12 |  |  | 강상완 |  |  | 1122 | 12 |  | 1 |  |  | 55 | 1 |  | O | 양호 | 양호 | 양호 | 양호 | 양호 | 미정 |  |  | Y |  | 2018-01-16 11:31 | 2018-01-16 11:23 | 2018-01-16 14:45 | 2018-01-16 14:21 | 68 | 24 | 8 | 170 | 202 | AR-9.50
A43101 | SHPG2 | 18 | 2018-01-16 | B |  | 13 | 0 |  | 13 |  |  | 윤석재 |  |  | 1086 | 13 |  | 2 |  |  | 55 | 2 |  |  | 양호 | 양호 | 양호 | 양호 | 양호 | 미정 |  |  | Y |  | 2018-01-16 15:46 | 2018-01-16 15:24 | 2018-01-16 18:40 | 2018-01-16 18:20 | 39 | 20 | 22 | 154 | 196 | AR-9.4
A43105 | AE1070LS | 18 | 2018-01-16 | B |  | 14 | 0 |  | 14 |  |  | 윤석재 |  |  | 1080 | 14 |  | 3 |  |  | 55 | 3 |  |  | 양호 | 양호 | 양호 | 양호 | 양호 | 미정 |  |  | Y |  | 2018-01-16 19:49 | 2018-01-16 19:33 | 2018-01-16 23:35 | 2018-01-16 23:01 | 53 | 34 | 16 | 192 | 242 | AR-9
A43109 | AE1070LS | 18 | 2018-01-16 | D |  | 15 | 0 |  | 15 |  |  | 장신일 |  |  | 1086 | 15 |  | 4 | YES |  | 55 | 4 | YES |  | 양호 | 양호 | 양호 | 양호 | 양호 | 미정 |  |  | Y |  | 2018-01-17 00:46 | 2018-01-17 00:12 | 2018-01-17 03:50 | 2018-01-17 03:22 | 37 | 28 | 34 | 156 | 218 | AR-9.2
A43113 | AE1055LS | 18 | 2018-01-16 | D |  | 16 | 0 |  | 16 |  |  |  | 장신일 |  | 1086 | 16 |  | 1 |  |  | 55 | 1 |  |  | 양호 | 양호 | 양호 | 양호 | 양호 | 미정 |  |  | Y |  | 2018-01-17 04:56 | 2018-01-17 04:43 | 2018-01-17 08:35 | 2018-01-17 07:58 | 53 | 37 | 13 | 181 | 232
A43117 | AE4137HMA | 18 | 2018-01-17 | A |  | 17 | 0 | 외삽1 | 1 |  |  | 강상완 |  |  | 1112 | 17 |  | 2 |  |  | 55 | 2 |  |  | 양호 | 양호 | 양호 | 양호 | 양호 | 미정 |  |  | Y |  | 2018-01-17 09:04 | 2018-01-17 08:46 | 2018-01-17 11:20 | 2018-01-17 12:26 | 11 | -66 | 18 | 202 | 154 | AR-10.45
A43121 | AE1055LS | 18 | 2018-01-17 | A |  | 18 | 0 |  | 2 |  |  | 강상완 |  |  | 1119 | 18 | YES | 3 | YES |  | 55 | 3 | YES |  | 양호 | 양호 | 양호 | 양호 | 양호 | 미정 |  |  | Y |  | 2018-01-17 13:20 | 2018-01-17 12:56 | 2018-01-17 16:37 | 2018-01-17 16:15 | 96 | 22 | 24 | 175 | 221 | AR-10.7
C41682 | SCM420HT | 18 | 2018-01-17 | B |  | 19 | 0 |  | 3 |  |  | 우설식 |  |  | 1062 | 1 |  | 1 | YES |  | 55 | 1 | YES | O | 양호 | 양호 | 양호 | 양호 | 양호 | 미정 |  |  | N | 3 | 2018-01-17 18:14 | 2018-01-17 18:05 | 2018-01-17 21:28 | 2018-01-17 21:13 | 88 | 15 | 9 | 179 | 203 | 자연개공안되서 B/T에서 랜싱함
B43120 | SM45C | 18 | 2018-01-17 | D |  | 20 | 0 |  | 4 |  |  | 우설식 |  |  | 1086 | 2 |  | 1 |  |  | 55 | 1 |  | O | 양호 | 양호 | 양호 | 양호 | 양호 | 미정 |  |  | Y |  | 2018-01-17 22:49 | 2018-01-17 22:45 | 2018-01-18 02:25 | 2018-01-18 02:02 | 77 | 23 | 4 | 193 | 220 | AR-10.0
B43124 | SM45C | 18 | 2018-01-17 | D |  | 21 | 0 |  | 5 |  |  | 송의섭 |  |  | 1086 | 3 |  | 2 |  |  | 55 | 2 |  |  | 양호 | 양호 | 양호 | 양호 | 양호 | 미정 |  |  | Y |  | 2018-01-18 03:05 | 2018-01-18 02:47 | 2018-01-18 07:16 | 2018-01-18 06:22 | 22 | 54 | 18 | 197 | 269
B43129 | SUM32F | 18 | 2018-01-18 | A |  | 22 | 0 |  | 6 |  |  | 강상완 |  |  | 1144 | 4 |  | 3 |  |  | 55 | 3 |  |  | 양호 | 양호 | 양호 | 양호 | 양호 | 미정 |  |  | Y |  | 2018-01-18 08:40 | 2018-01-18 08:28 | 2018-01-18 12:40 | 2018-01-18 12:22 | 72 | 18 | 12 | 222 | 252 | AR-10.65
A43144 | SMN455M | 18 | 2018-01-18 | A |  | 23 | 0 |  | 7 |  |  | 장신일 |  |  | 1133 | 5 |  | 4 | YES |  | 55 | 4 | YES |  | 양호 | 양호 | 양호 | 양호 | 양호 | 미정 |  |  | Y |  | 2018-01-18 13:19 | 2018-01-18 12:58 | 2018-01-18 16:50 | 2018-01-18 16:29 | 18 | 21 | 21 | 190 | 232 | AR-10.8
A43148 | AE5130M | 18 | 2018-01-18 | C |  | 24 | 0 |  | 8 |  |  | 최용선 |  |  | 1087 | 6 |  | 1 |  |  | 55 | 1 |  |  | 양호 | 양호 | 양호 | 양호 | 양호 | 미정 |  |  | Y |  | 2018-01-18 17:40 | 2018-01-18 17:20 | 2018-01-18 19:18 | 2018-01-18 21:02 | 30 | -104 | 20 | 203 | 118 | AR-10.45
A43152 | AE5130M | 18 | 2018-01-18 | C |  | 25 | 0 |  | 9 |  |  | 최용선 |  |  | 1096 | 7 |  | 2 |  |  | 55 | 2 |  |  | 양호 | 양호 | 양호 | 양호 | 양호 | 미정 |  |  | Y |  | 2018-01-18 21:57 | 2018-01-18 21:38 | 2018-01-19 01:27 | 2018-01-19 01:15 | 140 | 12 | 19 | 198 | 229 | AR-10.7
A43156 | AE15B38M | 18 | 2018-01-18 | D |  | 26 | 0 |  | 10 | YES |  |  | 장신일 |  | 1089 | 8 |  | 3 |  |  | 55 | 3 |  |  | 양호 | 양호 | 양호 | 양호 | 양호 | 미정 |  |  | Y |  | 2018-01-19 02:00 | 2018-01-19 01:50 | 2018-01-19 05:05 | 2018-01-19 04:47 | 23 | 18 | 10 | 167 | 195
B43150 | SCM440M1 | 18 | 2018-01-19 | A |  | 27 | 0 | 외삽2 | 1 |  |  | 장신일 |  |  | 1118 | 9 |  | 4 | YES |  | 55 | 4 | YES |  | 양호 | 양호 | 양호 | 양호 | 양호 | 미정 |  |  | Y |  | 2018-01-19 06:07 | 2018-01-19 06:03 | 2018-01-19 09:45 | 2018-01-19 09:19 | 58 | 26 | 4 | 192 | 222 | P/P 170824-06(185)
B43154 | SCM440HK | 18 | 2018-01-19 | A |  | 28 | 0 |  | 2 |  |  | 송의섭 |  |  | 1139 | 10 |  | 1 |  |  | 55 | 1 |  |  | 양호 | 양호 | 양호 | 양호 | 양호 | 미정 |  |  | Y |  | 2018-01-19 10:20 | 2018-01-19 10:10 | 2018-01-19 13:55 | 2018-01-19 13:39 | 25 | 16 | 10 | 199 | 225 | AR-10.2
B43158 | AE1548 | 18 | 2018-01-19 | C |  | 29 | 0 |  | 3 |  |  | 최용선 |  |  | 1088 | 11 |  | 2 |  |  | 55 | 2 |  |  | 양호 | 양호 | 양호 | 양호 | 양호 | 미정 |  |  | Y |  | 2018-01-19 14:42 | 2018-01-19 14:25 | 2018-01-19 18:28 | 2018-01-19 18:17 | 30 | 11 | 17 | 215 | 243 | AR-10.5
A43172 | AE1055LS | 18 | 2018-01-19 | C |  | 30 | 0 |  | 4 |  |  | 최용선 |  |  | 1095 | 12 |  | 3 |  |  | 55 | 3 |  |  | 양호 | 양호 | 양호 | 양호 | 양호 | 미정 |  |  | Y |  | 2018-01-19 19:09 | 2018-01-19 18:35 | 2018-01-19 22:40 | 2018-01-19 22:20 | 7 | 20 | 34 | 190 | 245
A43176 | AE1055LS | 18 | 2018-01-19 | D |  | 31 | 0 |  | 5 |  |  | 장신일 |  |  | 1087 | 13 |  | 4 | YES |  | 55 | 4 | YES |  | 양호 | 양호 | 양호 | 양호 | 양호 | 미정 |  |  | Y |  | 2018-01-19 23:49 | 2018-01-19 23:30 | 2018-01-20 02:53 | 2018-01-20 02:40 | 50 | 13 | 19 | 171 | 203
A43180 | SP-AE1055LS | 18 | 2018-01-19 | D |  | 32 | 0 |  | 6 |  |  |  | 장신일 |  | 1086 | 14 |  | 1 |  |  | 55 | 1 |  |  | 양호 | 양호 | 양호 | 양호 | 양호 | 미정 |  |  | Y |  | 2018-01-20 04:09 | 2018-01-20 03:45 | 2018-01-20 07:10 | 2018-01-20 06:51 | 52 | 19 | 24 | 162 | 205
B43174 | AE1548 | 18 | 2018-01-20 | B |  | 33 | 0 |  | 7 |  |  | 우설식 |  |  | 1095 | 15 |  | 2 |  |  | 55 | 2 |  |  | 양호 | 양호 | 양호 | 양호 | 양호 | 미정 |  |  | Y |  | 2018-01-20 07:38 | 2018-01-20 07:30 | 2018-01-20 10:58 | 2018-01-20 10:35 | 20 | 23 | 8 | 177 | 208 | AR-10.2
B43178 | SM45CS | 18 | 2018-01-20 | B |  | 34 | 0 |  | 8 |  |  | 우설식 |  |  | 1086 | 16 |  | 3 |  |  | 55 | 3 |  |  | 양호 | 양호 | 양호 | 양호 | 양호 | 미정 |  |  | Y |  | 2018-01-20 12:02 | 2018-01-20 11:30 | 2018-01-20 15:40 | 2018-01-20 15:06 | 32 | 34 | 32 | 184 | 250 | AR-10.5
B43182 | SM45CS | 18 | 2018-01-20 | C |  | 35 | 0 |  | 9 |  |  | 최용선 |  |  | 1088 | 17 | YES | 4 | YES |  | 55 | 4 | YES |  | 양호 | 양호 | 양호 | 양호 | 양호 | 미정 |  |  | Y |  | 2018-01-20 16:00 | 2018-01-20 15:48 | 2018-01-20 19:25 | 2018-01-20 19:07 | 8 | 18 | 12 | 187 | 217 | AR-10.3
B43186 | AE4137HMA | 18 | 2018-01-20 | C |  | 36 | 0 |  | 10 |  |  | 최용선 |  |  | 1089 | 1 |  | 1 |  |  | 55 | 1 |  |  | 양호 | 양호 | 양호 | 양호 | 양호 | 미정 |  |  | Y |  | 2018-01-20 20:14 | 2018-01-20 20:02 | 2018-01-20 23:35 | 2018-01-20 23:26 | 37 | 9 | 12 | 191 | 213 | AR-10.3
B43190 | AE4137HMA | 18 | 2018-01-20 | D |  | 37 | 0 |  | 11 | YES |  | 송의섭 |  |  | 1086 | 2 |  | 2 | YES |  | 55 | 2 | YES |  | 양호 | 양호 | 양호 | 양호 | 양호 | 미정 |  |  | Y |  | 2018-01-21 00:19 | 2018-01-21 00:05 | 2018-01-21 03:50 | 2018-01-21 03:27 | 30 | 23 | 14 | 187 | 225
A43203 | STB2 | 18 | 2018-01-20 | D |  | 38 | 0 | 외삽3 | 1 |  |  | 송의섭 |  |  | 1085 | 3 |  | 1 |  |  | 55 | 1 |  | O | 양호 | 양호 | 양호 | 양호 | 양호 | 미정 |  |  | Y |  | 2018-01-21 05:12 | 2018-01-21 05:00 | 2018-01-21 08:35 | 2018-01-21 08:14 | 70 | 21 | 12 | 182 | 215
B43198 | AE1548 | 18 | 2018-01-21 | B |  | 39 | 0 |  | 2 |  |  | 우설식 |  |  | 1086 | 4 |  | 2 |  |  | 55 | 2 |  |  | 양호 | 양호 | 양호 | 양호 | 양호 | 미정 |  |  | Y |  | 2018-01-21 08:58 | 2018-01-21 08:48 | 2018-01-21 12:20 | 2018-01-21 12:05 | 13 | 15 | 10 | 187 | 212 | AR-10.8
B43202 | AE1548 | 18 | 2018-01-21 | B |  | 40 | 0 |  | 3 |  |  | 윤석재 |  |  | 1088 | 5 |  | 3 |  |  | 55 | 3 |  |  | 양호 | 양호 | 양호 | 양호 | 양호 | 미정 |  |  | Y |  | 2018-01-21 13:10 | 2018-01-21 13:00 | 2018-01-21 16:45 | 2018-01-21 16:21 | 40 | 24 | 10 | 192 | 225 | AR-10.6
A43216 | SCR440HF | 18 | 2018-01-21 | C |  | 41 | 0 |  | 4 |  |  | 최용선 |  |  | 1090 | 6 |  | 4 | YES |  | 55 | 4 | YES |  | 양호 | 양호 | 양호 | 양호 | 양호 | 미정 |  |  | Y |  | 2018-01-21 18:33 | 2018-01-21 18:23 | 2018-01-21 21:50 | 2018-01-21 21:32 | 98 | 18 | 10 | 179 | 207
A43220 | SM45C | 18 | 2018-01-21 | A |  | 42 | 0 |  | 5 |  |  |  | 김웅철 |  | 1093 | 7 |  | 1 |  |  | 55 | 1 |  |  | 양호 | 양호 | 양호 | 양호 | 양호 | 미정 |  |  | Y |  | 2018-01-21 23:09 | 2018-01-21 22:40 | 2018-01-22 02:23 | 2018-01-22 02:05 | 50 | 18 | 29 | 177 | 223
A43224 | SM45C | 18 | 2018-01-21 | A |  | 43 | 0 |  | 6 |  |  |  | 김웅철 |  | 1096 | 8 |  | 2 |  |  | 55 | 2 |  |  | 양호 | 양호 | 양호 | 양호 | 양호 | 미정 |  |  | Y |  | 2018-01-22 03:19 | 2018-01-22 02:53 | 2018-01-22 06:30 | 2018-01-22 06:10 | 30 | 20 | 26 | 170 | 217 | AR-10.4
A43228 | SM45C | 18 | 2018-01-22 | B |  | 44 | 0 |  | 7 |  |  | 윤석재 |  |  | 1080 | 9 |  | 3 |  |  | 55 | 3 |  |  | 양호 | 양호 | 양호 | 양호 | 양호 | 미정 |  |  | Y |  | 2018-01-22 07:38 | 2018-01-22 07:25 | 2018-01-22 10:50 | 2018-01-22 10:28 | 55 | 22 | 13 | 169 | 205 | AR-8.95
A43233 | SCR420HD | 18 | 2018-01-22 | B |  | 45 | 0 |  | 8 |  |  | 윤석재 |  |  | 1078 | 10 |  | 4 | YES |  | 55 | 4 | YES |  | 양호 | 양호 | 양호 | 양호 | 양호 | 미정 |  |  | Y |  | 2018-01-22 13:40 | 2018-01-22 13:27 | 2018-01-22 17:00 | 2018-01-22 16:37 | 157 | 23 | 13 | 177 | 213 | AR-10.3 15T남아내려옴 B43227에 이월함
A43237 | AE1038M2 | 18 | 2018-01-22 | C |  | 46 | 0 |  | 9 | YES |  | 최용선 |  |  | 1098 | 11 |  | 1 | NO |  | 55 | 1 | NO |  | 양호 | 양호 | 양호 | 양호 | 양호 | 미정 |  |  | Y |  | 2018-01-22 18:17 | 2018-01-22 18:00 | 2018-01-22 22:20 | 2018-01-22 21:41 | 60 | 39 | 17 | 205 | 260 | AR-10.3
A43241 | AE15B36C2 | 18 | 2018-01-22 | A |  | 47 | 0 | 외삽4 | 1 |  |  | 강상완 |  |  | 1114 | 12 |  | 2 |  |  | 55 | 2 |  |  | 양호 | 양호 | 양호 | 양호 | 양호 | 미정 |  |  | Y |  | 2018-01-22 22:54 | 2018-01-22 22:46 | 2018-01-23 02:46 | 2018-01-23 02:22 | 26 | 24 | 8 | 209 | 240 | AR-10.8 P/P 11-30-1(197)
A43245 | AE1055LS | 18 | 2018-01-22 | A |  | 48 | 0 |  | 2 | [5 empty] | 1127 | 13 |  | 3 | YES |  | 55 | 3 | YES |  | 양호 | 양호 | 양호 | 양호 | 양호 | 미정 |  |  | Y |  | 2018-01-23 04:03 | 2018-01-23 03:40 | 2018-01-23 07:40 | 2018-01-23 07:21 | 54 | 19 | 23 | 198 | 240 | AR-9.75
A43249 | AE1055LS | 18 | 2018-01-23 | B |  | 49 | 0 |  | 3 |  |  | 윤석재 |  |  | 1090 | 14 |  | 1 |  |  | 55 | 1 |  | O | 양호 | 양호 | 양호 | 양호 | 양호 | 미정 |  |  | Y |  | 2018-01-23 08:25 | 2018-01-23 07:55 | 2018-01-23 11:55 | 2018-01-23 11:31 | 15 | 24 | 30 | 186 | 240 | AR-8.85
A43253 | P-AE1055LS | 18 | 2018-01-23 | B |  | 50 | 0 |  | 4 |  |  | 윤석재 |  |  | 1078 | 15 |  | 2 |  |  | 55 | 2 |  |  | 양호 | 양호 | 양호 | 양호 | 양호 | 미정 |  |  | Y |  | 2018-01-23 13:05 | 2018-01-23 12:42 | 2018-01-23 16:12 | 2018-01-23 15:54 | 47 | 18 | 23 | 170 | 210 | AR-9.45
A43257 | P-AE1055LS | 18 | 2018-01-23 | D |  | 51 | 0 |  | 5 |  |  | 장신일 |  |  | 1086 | 16 |  | 3 |  |  | 55 | 3 |  |  | 양호 | 양호 | 양호 | 양호 | 양호 | 미정 |  |  | Y |  | 2018-01-23 17:01 | 2018-01-23 16:40 | 2018-01-23 20:30 | 2018-01-23 20:11 | 28 | 19 | 21 | 190 | 230 | AR-9.8
A43261 | BP-SCM420HT | 18 | 2018-01-23 | D |  | 52 | 0 |  | 6 |  |  | 장신일 |  |  | 1087 | 17 | YES | 4 | YES |  | 55 | 4 | YES |  | 양호 | 양호 | 양호 | 양호 | 양호 | 미정 |  |  | Y |  | 2018-01-23 21:36 | 2018-01-23 21:17 | 2018-01-24 00:37 | 2018-01-24 00:21 | 47 | 16 | 19 | 165 | 200
A43285 | BP-SCR420H1V | 18 | 2018-01-24 | A |  | 53 | 0 |  | 7 | [5 empty] | 1158 | 1 |  | 1 |  |  | 55 | 1 |  |  | 양호 | 양호 | 양호 | 양호 | 양호 | 미정 |  |  | Y |  | 2018-01-25 00:31 | 2018-01-25 00:20 | 2018-01-25 04:00 | 2018-01-25 03:36 | 1423 | 24 | 11 | 185 | 220
A43289 | AE1055M1 | 18 | 2018-01-24 | A |  | 54 | 0 |  | 8 |  |  | 강상완 |  |  | 1140 | 2 |  | 2 |  |  | 55 | 2 |  |  | 양호 | 양호 | 양호 | 양호 | 양호 | 미정 |  |  | Y |  | 2018-01-25 04:40 | 2018-01-25 04:18 | 2018-01-25 08:40 | 2018-01-25 08:04 | 18 | 36 | 22 | 204 | 262 | AR-9.8
A43294 | AE1055M1 | 18 | 2018-01-25 | C |  | 55 | 0 |  | 9 | YES |  | 윤호철 | 김웅철 |  | 1095 | 3 |  | 3 |  |  | 55 | 3 |  |  | 양호 | 양호 | 양호 | 양호 | 양호 | 미정 |  |  | Y |  | 2018-01-25 09:57 | 2018-01-25 09:40 | 2018-01-25 13:20 | 2018-01-25 12:56 | 60 | 24 | 17 | 179 | 220 | AR-9.85
A43298 | SCR420HB2 | 18 | 2018-01-25 | D |  | 56 | 0 | 외삽5 | 1 |  |  | 윤호철 | 김웅철 |  | 1087 | 4 |  | 4 | YES |  | 55 | 4 | YES |  | 양호 | 양호 | 양호 | 양호 | 양호 | 미정 |  |  | Y |  | 2018-01-25 14:18 | 2018-01-25 14:16 | 2018-01-25 17:50 | 2018-01-25 17:32 | 56 | 18 | 2 | 193 | 214
B43293 | SCR420HB | 18 | 2018-01-25 | D |  | 57 | 0 |  | 2 |  |  | 장신일 |  |  | 1086 | 5 |  | 1 |  |  | 55 | 1 |  |  | 양호 | 양호 | 양호 | 양호 | 양호 | 미정 |  |  | Y |  | 2018-01-25 18:21 | 2018-01-25 18:13 | 2018-01-25 21:30 | 2018-01-25 21:17 | 23 | 13 | 8 | 176 | 197
B43297 | SCR420HB | 18 | 2018-01-25 | A |  | 58 | 0 |  | 3 |  |  | 송의섭 |  |  | 1140 | 6 |  | 2 |  |  | 55 | 2 |  |  | 양호 | 양호 | 양호 | 양호 | 양호 | 미정 |  |  | Y |  | 2018-01-25 22:23 | 2018-01-25 22:09 | 2018-01-26 01:55 | 2018-01-26 01:27 | 39 | 28 | 14 | 184 | 226
B43301 | SCR420HB | 18 | 2018-01-25 | A |  | 59 | 0 |  | 4 |  |  |  | 송의섭 |  | 1142 | 7 |  | 3 |  |  | 55 | 3 |  |  | 양호 | 양호 | 양호 | 양호 | 양호 | 미정 |  |  | Y |  | 2018-01-26 02:51 | 2018-01-26 02:36 | 2018-01-26 06:00 | 2018-01-26 05:48 | 41 | 12 | 15 | 178 | 204 | AR-10.1
B43305 | SCR420HB | 18 | 2018-01-26 | C |  | 60 | 0 |  | 5 |  |  | 최용선 |  |  | 1098 | 8 |  | 4 | YES |  | 55 | 4 | YES |  | 양호 | 양호 | 양호 | 양호 | 양호 | 미정 |  |  | Y |  | 2018-01-26 07:06 | 2018-01-26 06:45 | 2018-01-26 11:00 | 2018-01-26 10:29 | 45 | 31 | 21 | 203 | 255 | AR-10.7
B43308 | SNCM438VI | 18 | 2018-01-26 | C |  | 61 | 0 |  | 6 |  |  | 최용선 |  |  | 1088 | 9 |  | 1 |  |  | 55 | 1 |  | O | 양호 | 양호 | 양호 | 양호 | 양호 | 미정 |  |  | INGOT |  | 2018-01-26 12:15 | 2018-01-26 12:03 | 2018-01-26 16:15 | 2018-01-26 15:19 | 63 | 56 | 12 | 184 | 252 | AR-10.7
A43321 | AE1055LS | 18 | 2018-01-26 | D |  | 62 | 0 |  | 7 |  |  | 송의섭 |  |  | 1086 | 10 |  | 2 |  |  | 55 | 2 |  |  | 양호 | 양호 | 양호 | 양호 | 양호 | 미정 |  |  | Y |  | 2018-01-26 16:48 | 2018-01-26 16:33 | 2018-01-26 20:03 | 2018-01-26 19:50 | 18 | 13 | 15 | 182 | 210
B43314 | AE4140MB2 | 18 | 2018-01-26 | D |  | 63 | 0 |  | 8 | YES | 150 |  | 장신일 |  | 1086 | 11 |  | 3 | YES |  | 55 | 3 | YES |  | 양호 | 양호 | 양호 | 양호 | 양호 | 미정 |  |  | Y |  | 2018-01-26 21:03 | 2018-01-26 20:57 | 2018-01-27 00:45 | 2018-01-27 00:21 | 54 | 24 | 6 | 198 | 228 | CN지금융착 12~6시방향 11단 원형침식발생함
B43318 | AE4140MB2 | 18 | 2018-01-26 | B |  | 64 | 0 | 외삽6 | 1 | [5 empty] | 1072 | 12 |  | 1 |  |  | 55 | 1 |  | O | 양호 | 양호 | 양호 | 양호 | 양호 | 미정 |  |  | Y |  | 2018-01-27 01:52 | 2018-01-27 01:35 | 2018-01-27 05:20 | 2018-01-27 05:02 | 50 | 18 | 17 | 190 | 225 | P/P12-1-8 (235)
B43322 | AE4130MV | 18 | 2018-01-27 | C |  | 65 | 0 |  | 2 |  |  |  | 윤석재 |  | 1093 | 13 |  | 2 |  |  | 55 | 2 |  |  | 양호 | 양호 | 양호 | 양호 | 양호 | 미정 |  |  | Y |  | 2018-01-27 06:19 | 2018-01-27 05:58 | 2018-01-27 09:50 | 2018-01-27 09:29 | 38 | 21 | 21 | 190 | 232 | AR-10.5
B43326 | AE4130MV | 18 | 2018-01-27 | C |  | 66 | 0 |  | 3 |  |  | 최용선 |  |  | 1095 | 14 |  | 3 |  |  | 55 | 3 |  |  | 양호 | 양호 | 양호 | 양호 | 양호 | 미정 |  |  | Y |  | 2018-01-27 10:48 | 2018-01-27 10:25 | 2018-01-27 14:03 | 2018-01-27 13:36 | 35 | 27 | 23 | 169 | 218 | AR-9.9 래들중량45톤,슬라그라인 과침식 보수처리함
B43495 | SCR420HON | 18 | 2018-02-05 | A | LADLE 대보수 첫회 | 1 | 0 |  | 1 |  |  | 우설식 |  |  | 1028 | 1 |  | 1 |  |  | 55 | 1 |  |  | 양호 | 양호 | 양호 | 양호 | 양호 | 미정 |  |  | Y |  | 2018-02-05 07:11 | 2018-02-05 06:44 | 2018-02-05 10:28 | 2018-02-05 10:16 | 12521 | 12 | 27 | 185 | 224 | AR-11.25 P/P 170830-03(240) | 8 | 2018-02-03 23:40 | 2018-02-04 14:00 | 860 | 945 | 15 | 5 | 2018-02-04 14:15 | 2018-02-05 06:44 | 989 | 1028 | 154 | 207 | 297 | 27
B43498 | SPS5DM | 18 | 2018-02-05 | A |  | 2 | 0 |  | 2 |  |  | 강상완 |  |  | 1148 | 2 |  | 2 |  |  | 55 | 2 |  |  | 양호 | 양호 | 양호 | 양호 | 양호 | 미정 |  |  | Y |  | 2018-02-05 11:44 | 2018-02-05 11:20 | 2018-02-05 15:55 | 2018-02-05 15:43 | 52 | 12 | 24 | 239 | 275 | AR-9.4
B43502 | AE4340M7 | 18 | 2018-02-05 | B |  | 3 | 0 |  | 3 | [5 empty] | 1092 | 3 |  | 3 |  |  | 55 | 3 |  |  | 양호 | 양호 | 양호 | 양호 | 양호 | 미정 |  |  | Y |  | 2018-02-05 16:19 | 2018-02-05 16:15 | 2018-02-05 19:50 | 2018-02-05 19:32 | 20 | 18 | 4 | 194 | 215 | AR-9.5
A43541 | AE1055LS | 18 | 2018-02-05 | B |  | 4 | 0 |  | 4 | [5 empty] | 1085 | 4 |  | 4 | YES |  | 55 | 4 | YES |  | 양호 | 양호 | 양호 | 양호 | 양호 | 미정 |  |  | Y |  | 2018-02-05 20:04 | 2018-02-05 19:55 | 2018-02-05 23:08 | 2018-02-05 22:45 | 5 | 23 | 9 | 162 | 193 | AR-10.3
A43545 | AE1055LS | 18 | 2018-02-05 | D |  | 5 | 0 |  | 5 |  |  |  | 장신일 |  | 1087 | 5 |  | 1 |  |  | 55 | 1 |  | O | 양호 | 양호 | 양호 | 양호 | 양호 | 미정 |  |  | Y |  | 2018-02-06 00:20 | 2018-02-06 00:02 | 2018-02-06 03:20 | 2018-02-06 03:07 | 54 | 13 | 18 | 168 | 198
A43549 | AE1055LS | 18 | 2018-02-05 | D |  | 6 | 0 |  | 6 |  |  | 장신일 |  |  | 1087 | 6 |  | 2 |  |  | 55 | 2 |  |  | 양호 | 양호 | 양호 | 양호 | 양호 | 미정 |  |  | Y |  | 2018-02-06 04:37 | 2018-02-06 04:25 | 2018-02-06 07:48 | 2018-02-06 07:21 | 65 | 27 | 12 | 163 | 203
A43553 | SMN440 | 18 | 2018-02-06 | A |  | 7 | 0 |  | 7 |  |  | 강상완 |  |  | 1085 | 7 |  | 3 |  |  | 55 | 3 |  |  | 양호 | 양호 | 양호 | 양호 | 양호 | 미정 |  |  | Y |  | 2018-02-06 08:44 | 2018-02-06 08:37 | 2018-02-06 12:24 | 2018-02-06 11:55 | 49 | 29 | 7 | 192 | 227 | AR-10.2
B43521 | AE4140M10 | 18 | 2018-02-06 | A |  | 8 | 0 |  | 8 |  |  | 강상완 |  |  | 1088 | 8 |  | 1 |  |  | 55 | 1 |  | O | 양호 | 양호 | 양호 | 양호 | 양호 | 미정 |  |  | Y |  | 2018-02-06 13:29 | 2018-02-06 13:14 | 2018-02-06 17:40 | 2018-02-06 17:21 | 50 | 19 | 15 | 232 | 266 | AR-10.1
B43526 | SM45CB | 18 | 2018-02-06 | B |  | 9 | 0 |  | 9 |  |  |  | 우설식 |  | 1085 | 9 |  | 2 |  |  | 55 | 2 |  |  | 양호 | 양호 | 양호 | 양호 | 양호 | 미정 |  |  | Y |  | 2018-02-06 18:43 | 2018-02-06 18:30 | 2018-02-06 22:18 | 2018-02-06 21:57 | 50 | 21 | 13 | 194 | 228 | AR-10.0
A43566 | STB2 | 18 | 2018-02-06 | D |  | 10 | 0 |  | 10 |  |  | 송의섭 |  |  | 1088 | 10 |  | 3 | YES |  | 55 | 3 | YES |  | 양호 | 양호 | 양호 | 양호 | 양호 | 미정 |  |  | Y |  | 2018-02-06 23:13 | 2018-02-06 22:50 | 2018-02-07 02:15 | 2018-02-07 01:58 | 32 | 17 | 23 | 165 | 205 | CN끝단 깨짐
A43570 | STB2 | 18 | 2018-02-06 | D |  | 11 | 0 |  | 11 |  |  | 장신일 |  |  | 1087 | 11 |  | 1 |  |  | 55 | 1 |  | O | 양호 | 양호 | 양호 | 양호 | 양호 | 미정 |  |  | Y |  | 2018-02-07 03:31 | 2018-02-07 03:06 | 2018-02-07 06:51 | 2018-02-07 06:20 | 51 | 31 | 25 | 168 | 225
B43538 | SBC70L | 18 | 2018-02-07 | A |  | 12 | 0 |  | 12 | [5 empty] | 1108 | 12 |  | 2 |  |  | 55 | 2 |  |  | 양호 | 양호 | 양호 | 양호 | 양호 | 미정 |  |  | Y |  | 2018-02-07 07:05 | 2018-02-07 06:58 | 2018-02-07 10:25 | 2018-02-07 10:05 | 7 | 20 | 7 | 180 | 207 | AR-10.2
A43577 | SM35CH2 | 18 | 2018-02-07 | A |  | 13 | 0 |  | 13 |  |  |  | 강상완 |  | 1135 | 13 |  | 3 | YES |  | 55 | 3 | YES |  | 양호 | 양호 | 양호 | 양호 | 양호 | 미정 |  |  | Y |  | 2018-02-07 10:42 | 2018-02-07 10:28 | 2018-02-07 14:15 | 2018-02-07 13:47 | 3 | 28 | 14 | 185 | 227 | AR-10.1 C/N 흔들림
A43581 | STB2 | 18 | 2018-02-07 | C |  | 14 | 0 |  | 14 | YES |  | 윤호철 | 김웅철 |  | 1099 | 14 |  | 1 |  |  | 55 | 1 |  | O | 양호 | 양호 | 양호 | 양호 | 양호 | 미정 |  |  | Y |  | 2018-02-07 15:18 | 2018-02-07 15:00 | 2018-02-07 18:55 | 2018-02-07 18:26 | 45 | 29 | 18 | 188 | 235 | AR-10.5
A43585 | STB2 | 18 | 2018-02-07 | C |  | 15 | 0 | 외삽1 | 1 |  |  | 윤호철 | 김웅철 |  | 1094 | 15 |  | 2 |  |  | 55 | 2 |  |  | 양호 | 양호 | 양호 | 양호 | 양호 | 미정 |  |  | Y |  | 2018-02-07 19:27 | 2018-02-07 19:10 | 2018-02-07 23:18 | 2018-02-07 22:54 | 15 | 24 | 17 | 207 | 248 | AR-10.3
A43589 | SM48CM1 | 18 | 2018-02-07 | D |  | 16 | 0 |  | 2 |  |  | 장신일 |  |  | 1086 | 16 |  | 3 |  |  | 55 | 3 |  |  | 양호 | 양호 | 양호 | 양호 | 양호 | 미정 |  |  | Y |  | 2018-02-08 00:08 | 2018-02-07 23:58 | 2018-02-08 04:15 | 2018-02-08 03:40 | 40 | 35 | 10 | 212 | 257
A43594 | SM48CM1 | 18 | 2018-02-07 | D |  | 17 | 0 |  | 3 |  |  | 장신일 |  |  | 1086 | 17 | YES | 4 | YES |  | 55 | 4 | YES |  | 양호 | 양호 | 양호 | 양호 | 양호 | 미정 |  |  | Y |  | 2018-02-08 05:17 | 2018-02-08 05:00 | 2018-02-08 08:27 | 2018-02-08 08:09 | 45 | 18 | 17 | 172 | 207
A43621 | SCR420HB | 18 | 2018-02-09 | C |  | 18 | 0 |  | 4 | [5 empty] | 1060 | 1 |  | 1 |  |  | 55 | 1 |  |  | 양호 | 양호 | 양호 | 양호 | 양호 | 미정 |  |  | Y |  | 2018-02-09 15:02 | 2018-02-09 14:47 | 2018-02-09 18:10 | 2018-02-09 17:49 | 1820 | 21 | 15 | 167 | 203
A43625 | SCR420HB | 18 | 2018-02-09 | C |  | 19 | 0 |  | 5 |  |  | 윤호철 | 김웅철 |  | 1090 | 2 |  | 2 |  |  | 55 | 2 |  |  | 양호 | 양호 | 양호 | 양호 | 양호 | 미정 |  |  | Y |  | 2018-02-09 19:28 | 2018-02-09 18:48 | 2018-02-09 22:54 | 2018-02-09 22:37 | 38 | 17 | 40 | 188 | 246 | AR-10.1
A43629 | SCR420HB | 18 | 2018-02-09 | D |  | 20 | 0 |  | 6 |  |  | 장신일 |  |  | 1086 | 3 |  | 3 |  |  | 55 | 3 |  |  | 양호 | 양호 | 양호 | 양호 | 양호 | 미정 |  |  | Y |  | 2018-02-09 23:51 | 2018-02-09 23:25 | 2018-02-10 02:55 | 2018-02-10 02:26 | 31 | 29 | 26 | 155 | 210
A43633 | SM48CH | 18 | 2018-02-09 | D |  | 21 | 0 |  | 7 |  |  | 장신일 |  |  | 1086 | 4 |  | 4 | YES |  | 55 | 4 | YES |  | 양호 | 양호 | 양호 | 양호 | 양호 | 미정 |  |  | Y |  | 2018-02-10 04:10 | 2018-02-10 03:50 | 2018-02-10 07:30 | 2018-02-10 06:57 | 55 | 33 | 20 | 167 | 220
A43637 | SM48CH | 18 | 2018-02-10 | B |  | 22 | 0 |  | 8 |  |  | 윤석재 |  |  | 1079 | 5 |  | 1 |  |  | 55 | 1 |  | O | 양호 | 양호 | 양호 | 양호 | 양호 | 미정 |  |  | Y |  | 2018-02-10 08:39 | 2018-02-10 08:15 | 2018-02-10 11:57 | 2018-02-10 11:32 | 45 | 25 | 24 | 172 | 222 | AR-9.9
A43641 | SM48CH | 18 | 2018-02-10 | B |  | 23 | 0 |  | 9 |  |  | 윤석재 |  |  | 1083 | 6 |  | 2 |  |  | 55 | 2 |  |  | 양호 | 양호 | 양호 | 양호 | 양호 | 미정 |  |  | Y |  | 2018-02-10 13:12 | 2018-02-10 12:50 | 2018-02-10 14:40 | 2018-02-10 15:57 | 53 | -77 | 22 | 164 | 110 | AR-9.85
A43645 | SM48CH | 18 | 2018-02-10 | C |  | 24 | 0 |  | 10 |  |  | 윤호철 | 김웅철 |  | 1093 | 7 |  | 3 |  |  | 55 | 3 |  |  | 양호 | 양호 | 양호 | 양호 | 양호 | 미정 |  |  | Y |  | 2018-02-10 18:39 | 2018-02-10 18:15 | 2018-02-10 22:02 | 2018-02-10 21:20 | 215 | 42 | 24 | 161 | 227 | AR-10.95
A43649 | AE1055LS | 18 | 2018-02-10 | A |  | 25 | 0 |  | 11 | YES | 150 | 강상완 |  |  | 1130 | 8 |  | 4 | YES |  | 55 | 4 | YES |  | 양호 | 양호 | 양호 | 양호 | 양호 | 미정 |  |  | Y |  | 2018-02-10 23:08 | 2018-02-10 22:32 | 2018-02-11 02:05 | 2018-02-11 01:40 | 30 | 25 | 36 | 153 | 213 | AR-9.7
A43653 | AE1055LS | 18 | 2018-02-10 | A |  | 26 | 0 | 외삽2 | 1 | [5 empty] | 1131 | 9 |  | 1 |  |  | 55 | 1 |  |  | 양호 | 양호 | 양호 | 양호 | 양호 | 미정 |  |  | Y |  | 2018-02-11 03:12 | 2018-02-11 02:55 | 2018-02-11 06:40 | 2018-02-11 06:03 | 50 | 37 | 17 | 171 | 225 | P/P 171211-04(190)
A43657 | SP-AE1055LS | 18 | 2018-02-11 | B |  | 27 | 0 |  | 2 |  |  | 윤석재 |  |  | 1082 | 10 |  | 2 |  |  | 55 | 2 |  |  | 양호 | 양호 | 양호 | 양호 | 양호 | 미정 |  |  | Y |  | 2018-02-11 07:43 | 2018-02-11 07:32 | 2018-02-11 10:48 | 2018-02-11 10:31 | 52 | 17 | 11 | 168 | 196 | AR-10.5
A43661 | SP-AE1055LS | 18 | 2018-02-11 | B |  | 28 | 0 |  | 3 |  |  | 윤석재 |  |  | 1077 | 11 |  | 3 |  |  | 55 | 3 |  |  | 양호 | 양호 | 양호 | 양호 | 양호 | 미정 |  |  | Y |  | 2018-02-11 11:54 | 2018-02-11 11:37 | 2018-02-11 15:10 | 2018-02-11 14:50 | 49 | 20 | 17 | 175 | 213 | AR-10.35
A43665 | SP-AE1055LS | 18 | 2018-02-11 | C |  | 29 | 0 |  | 4 |  |  | 강상완 | 김웅철 |  | 1089 | 12 |  | 4 | YES |  | 55 | 4 | YES |  | 양호 | 양호 | 양호 | 양호 | 양호 | 미정 |  |  | Y |  | 2018-02-11 16:13 | 2018-02-11 15:48 | 2018-02-11 19:27 | 2018-02-11 19:10 | 38 | 17 | 25 | 177 | 219 | AR-10.3
A43669 | STB2 | 18 | 2018-02-11 | C |  | 30 | 0 |  | 5 |  |  | 최용선 | 김웅철 |  | 1099 | 13 |  | 1 |  |  | 55 | 1 |  |  | 양호 | 양호 | 양호 | 양호 | 양호 | 미정 |  |  | Y |  | 2018-02-11 20:33 | 2018-02-11 20:10 | 2018-02-12 00:30 | 2018-02-11 23:54 | 43 | 36 | 23 | 200 | 260 | AR-10.7
A43673 | STB2 | 18 | 2018-02-11 | A |  | 31 | 0 |  | 6 |  |  | 강상완 |  |  | 1129 | 14 |  | 2 |  |  | 55 | 2 |  |  | 양호 | 양호 | 양호 | 양호 | 양호 | 미정 |  |  | Y |  | 2018-02-12 01:06 | 2018-02-12 00:59 | 2018-02-12 04:58 | 2018-02-12 04:27 | 29 | 31 | 7 | 201 | 239 | AR-10.5
A43678 | STB2 | 18 | 2018-02-12 | B |  | 32 | 0 |  | 7 |  |  | 강상완 |  |  | 1085 | 15 |  | 3 | YES |  | 55 | 3 | YES |  | 양호 | 양호 | 양호 | 양호 | 양호 | 미정 |  |  | Y |  | 2018-02-12 06:07 | 2018-02-12 05:53 | 2018-02-12 09:35 | 2018-02-12 09:00 | 55 | 35 | 14 | 172 | 222 | AR-9.8 CN철피녹음
A43682 | STB2 | 18 | 2018-02-12 | B |  | 33 | 0 |  | 8 |  |  | 윤석재 |  |  | 1079 | 16 |  | 1 |  |  | 55 | 1 |  | O | 양호 | 양호 | 양호 | 양호 | 양호 | 미정 |  |  | Y |  | 2018-02-12 10:28 | 2018-02-12 10:10 | 2018-02-12 13:35 | 2018-02-12 13:20 | 35 | 15 | 18 | 172 | 205 | AR-10
A43686 | STB2 | 18 | 2018-02-12 | D |  | 34 | 0 |  | 9 |  |  | 윤석재 | 우설식 |  | 1086 | 17 |  | 2 |  |  | 55 | 2 |  |  | 양호 | 양호 | 양호 | 양호 | 양호 | 미정 |  |  | Y |  | 2018-02-12 14:41 | 2018-02-12 14:27 | 2018-02-12 18:33 | 2018-02-12 17:48 | 52 | 45 | 14 | 187 | 246
A43690 | SF40CVM2 | 18 | 2018-02-12 | D |  | 35 | 0 |  | 10 | YES |  |  | 장신일 |  | 1088 | 18 | YES | 3 | YES |  | 55 | 3 | YES |  | 양호 | 양호 | 양호 | 양호 | 양호 | 미정 |  |  | Y |  | 2018-02-12 19:51 | 2018-02-12 19:33 | 2018-02-12 22:56 | 2018-02-12 22:32 | 60 | 24 | 18 | 161 | 203
A43694 | AE1055MS | 18 | 2018-02-12 | A |  | 36 | 0 | 외삽3 | 1 | [5 empty] | 1114 | 1 |  | 1 |  |  | 55 | 1 |  | O | 양호 | 양호 | 양호 | 양호 | 양호 | 미정 |  |  | N | 1 | 2018-02-13 00:08 | 2018-02-12 23:45 | 2018-02-13 03:40 | 2018-02-13 03:15 | 49 | 25 | 23 | 187 | 235 | P/P 171202-05(170)
A43698 | AE1055MS | 18 | 2018-02-12 | A |  | 37 | 0 |  | 2 |  |  | 강상완 | 우설식 |  | 1124 | 2 |  | 2 |  |  | 55 | 2 |  |  | 양호 | 양호 | 양호 | 양호 | 양호 | 미정 |  |  | Y |  | 2018-02-13 04:29 | 2018-02-13 04:08 | 2018-02-13 07:55 | 2018-02-13 07:35 | 28 | 20 | 21 | 185 | 227 | AR-10.6
B43666 | 30MNB5M | 18 | 2018-02-13 | B |  | 38 | 0 |  | 3 |  |  |  | 우설식 |  | 1096 | 3 |  | 3 |  |  | 55 | 3 |  |  | 양호 | 양호 | 양호 | 양호 | 양호 | 미정 |  |  | Y |  | 2018-02-13 08:31 | 2018-02-13 08:10 | 2018-02-13 12:20 | 2018-02-13 11:49 | 15 | 31 | 21 | 198 | 250 | AR-10.4
B43670 | AE4130M6 | 18 | 2018-02-13 | B |  | 39 | 0 |  | 4 |  |  | 윤석재 |  |  | 1077 | 4 |  | 4 | YES |  | 55 | 4 | YES |  | 양호 | 양호 | 양호 | 양호 | 양호 | 미정 |  |  | Y |  | 2018-02-13 13:11 | 2018-02-13 13:00 | 2018-02-13 16:39 | 2018-02-13 16:05 | 40 | 34 | 11 | 174 | 219 | AR-10.4
A43710 | SMN455M1 | 18 | 2018-02-13 | D |  | 40 | 0 |  | 5 |  |  | 장신일 |  |  | 1088 | 5 |  | 1 |  |  | 55 | 1 |  |  | 양호 | 양호 | 양호 | 양호 | 양호 | 미정 |  |  | Y |  | 2018-02-13 17:11 | 2018-02-13 16:58 | 2018-02-13 20:01 | 2018-02-13 19:44 | 19 | 17 | 13 | 153 | 183
A43714 | SM20CB | 18 | 2018-02-13 | D |  | 41 | 0 |  | 6 |  |  | 송의섭 |  |  | 1087 | 6 |  | 2 | YES |  | 55 | 2 | YES |  | 양호 | 양호 | 양호 | 양호 | 양호 | 미정 |  |  | Y |  | 2018-02-13 21:23 | 2018-02-13 21:03 | 2018-02-14 00:33 | 2018-02-14 00:25 | 62 | 8 | 20 | 182 | 210 | C/N 끝단 깨짐
A43718 | SM20C | 18 | 2018-02-13 | A |  | 42 | 0 |  | 7 | YES |  | 장신일 |  |  | 1128 | 7 |  | 1 |  |  | 55 | 1 |  | O | 양호 | 양호 | 양호 | 양호 | 양호 | 미정 |  |  | Y |  | 2018-02-14 01:53 | 2018-02-14 01:19 | 2018-02-14 05:09 | 2018-02-14 04:43 | 46 | 26 | 34 | 170 | 230 | AR-10.8
A43722 | STB2 | 18 | 2018-02-13 | A |  | 43 | 0 | 외삽4 | 1 |  |  | 강상완 |  |  | 1061 | 8 |  | 2 |  |  | 55 | 2 |  |  | 양호 | 양호 | 양호 | 양호 | 양호 | 미정 |  |  | Y |  | 2018-02-14 05:55 | 2018-02-14 05:45 | 2018-02-14 09:13 | 2018-02-14 09:00 | 36 | 13 | 10 | 185 | 208 | 180106-03-191
A43726 | STB2 | 18 | 2018-02-14 | C |  | 44 | 0 |  | 2 |  |  | 강상완 |  |  | 1082 | 9 |  | 3 |  |  | 55 | 3 |  |  | 양호 | 양호 | 양호 | 양호 | 양호 | 미정 |  |  | Y |  | 2018-02-14 10:37 | 2018-02-14 10:15 | 2018-02-14 13:55 | 2018-02-14 13:37 | 62 | 18 | 22 | 179 | 220 | AR-9.9
B43693 | AE1548 | 18 | 2018-02-14 | D |  | 45 | 0 |  | 3 |  |  | 송의섭 |  |  | 1087 | 10 |  | 4 | YES |  | 55 | 4 | YES |  | 양호 | 양호 | 양호 | 양호 | 양호 | 미정 |  |  | Y |  | 2018-02-14 14:42 | 2018-02-14 14:25 | 2018-02-14 19:03 | 2018-02-14 18:20 | 30 | 43 | 17 | 218 | 278
B43698 | SCM420C2 | 18 | 2018-02-14 | D |  | 46 | 0 |  | 4 |  |  | 송의섭 |  |  | 1086 | 11 |  | 1 | YES |  | 65 | 1 | YES |  | 양호 | 양호 | 양호 | 양호 | 양호 | 미정 |  |  | INGOT |  | 2018-02-14 20:04 | 2018-02-14 19:55 | 2018-02-14 23:14 | 2018-02-14 22:41 | 52 | 33 | 9 | 157 | 199 | 플레이트및 C/N 홀 75~80파이 이상으로 커짐
B43703 | AE1548 | 18 | 2018-02-14 | A |  | 47 | 0 |  | 5 |  |  | 강상완 |  |  | 1145 | 12 |  | 1 |  |  | 55 | 1 |  | O | 양호 | 양호 | 양호 | 양호 | 양호 | 미정 |  |  | Y |  | 2018-02-15 01:19 | 2018-02-15 01:03 | 2018-02-15 04:55 | 2018-02-15 04:09 | 109 | 46 | 16 | 171 | 232 | AR-9.9
C42275 | SUP9DM | 18 | 2018-02-15 | C |  | 48 | 0 |  | 6 | [5 empty] | 1060 | 13 |  | 2 |  |  | 55 | 2 |  |  | 양호 | 양호 | 양호 | 양호 | 양호 | 미정 |  |  | Y |  | 2018-02-15 07:16 | 2018-02-15 07:05 | 2018-02-15 10:40 | 2018-02-15 10:11 | 130 | 29 | 11 | 176 | 215
C42279 | SUP9DM | 18 | 2018-02-15 | C |  | 49 | 0 |  | 7 | [5 empty] | 1060 | 14 |  | 3 |  |  | 55 | 3 |  |  | 양호 | 양호 | 양호 | 양호 | 양호 | 미정 |  |  | Y |  | 2018-02-15 11:39 | 2018-02-15 11:30 | 2018-02-15 14:52 | 2018-02-15 14:34 | 50 | 18 | 9 | 175 | 202
C42283 | SUP9DM | 18 | 2018-02-15 | D |  | 50 | 0 |  | 8 |  |  | 장신일 |  |  | 1089 | 15 |  | 4 | YES |  | 55 | 4 | YES |  | 양호 | 양호 | 양호 | 양호 | 양호 | 미정 |  |  | Y |  | 2018-02-15 15:46 | 2018-02-15 15:30 | 2018-02-15 18:55 | 2018-02-15 18:44 | 38 | 11 | 16 | 178 | 205
C42287 | SUP9DM | 18 | 2018-02-15 | D |  | 51 | 0 |  | 9 | YES |  | 장신일 |  |  | 1089 | 16 | YES | 1 | YES |  | 55 | 1 | YES |  | 양호 | 양호 | 양호 | 양호 | 양호 | 미정 |  |  | Y |  | 2018-02-15 19:47 | 2018-02-15 19:35 | 2018-02-15 23:24 | 2018-02-15 23:02 | 40 | 22 | 12 | 195 | 229
A43811 | SCR420HB | 18 | 2018-02-21 | A |  | 52 | 0 | 외삽4 | 1 | [5 empty] | 1060 | 1 |  | 1 |  |  | 55 | 1 |  | O | 양호 | 양호 | 양호 | 양호 | 양호 | 미정 |  |  | Y |  | 2018-02-21 16:45 | 2018-02-21 16:40 | 2018-02-21 20:05 | 2018-02-21 19:49 | 8236 | 16 | 5 | 184 | 205 |  | 9 | 2018-02-19 20:45 | 2018-02-20 08:00 | 675 |  | 15 | 5 | 2018-02-20 08:15 | 2018-02-21 16:40 | 1945 |  |  |  |  | 5
A43815 | SCR420HB | 18 | 2018-02-21 | A |  | 53 | 0 |  | 2 |  |  | 김웅철 |  |  | 1090 | 2 |  | 2 |  |  | 55 | 2 |  |  | 양호 | 양호 | 양호 | 양호 | 양호 | 미정 |  |  | Y |  | 2018-02-21 21:07 | 2018-02-21 20:38 | 2018-02-22 00:05 | 2018-02-21 23:39 | 33 | 26 | 29 | 152 | 207 | AR-10.6
A43819 | SCR420HB | 18 | 2018-02-21 | B |  | 54 | 0 |  | 3 |  |  | 윤석재 |  |  | 1077 | 3 |  | 3 |  |  | 55 | 3 |  |  | 양호 | 양호 | 양호 | 양호 | 양호 | 미정 |  |  | Y |  | 2018-02-22 01:19 | 2018-02-22 00:52 | 2018-02-22 04:25 | 2018-02-22 04:04 | 47 | 21 | 27 | 165 | 213 | AR-10.1
A43823 | AE1055LS | 18 | 2018-02-21 | C |  | 55 | 0 |  | 4 | YES |  | 윤호철 | 김웅철 |  | 1077 | 4 |  | 4 | YES |  | 55 | 4 | YES |  | 양호 | 양호 | 양호 | 양호 | 양호 | 미정 |  |  | Y |  | 2018-02-22 05:13 | 2018-02-22 05:00 | 2018-02-22 08:50 | 2018-02-22 08:26 | 35 | 24 | 13 | 192 | 230 | AR-10.8
A43827 | AE1055LS | 18 | 2018-02-22 | C |  | 56 | 0 |  | 1 |  |  | 윤호철 | 김웅철 |  | 1089 | 5 |  | 1 |  |  | 55 | 1 |  |  | 양호 | 양호 | 양호 | 양호 | 양호 | 미정 |  |  | Y |  | 2018-02-22 09:58 | 2018-02-22 09:25 | 2018-02-22 12:58 | 2018-02-22 12:34 | 35 | 24 | 33 | 156 | 213 | P/P 180105-10[171]
A43831 | AE1055LS | 18 | 2018-02-22 | A |  | 57 | 0 |  | 2 |  |  | 최용선 |  |  | 1094 | 6 |  | 2 |  |  | 55 | 2 |  |  | 양호 | 양호 | 양호 | 양호 | 양호 | 미정 |  |  | Y |  | 2018-02-22 14:05 | 2018-02-22 13:52 | 2018-02-22 17:04 | 2018-02-22 16:43 | 54 | 21 | 13 | 158 | 192
A43835 | AE1055LS | 18 | 2018-02-22 | A |  | 58 | 0 |  | 3 | [5 empty] | 1148 | 7 |  | 3 |  |  | 55 | 3 |  |  | 양호 | 양호 | 양호 | 양호 | 양호 | 미정 |  |  | Y |  | 2018-02-22 18:59 | 2018-02-22 18:40 | 2018-02-22 22:10 | 2018-02-22 21:43 | 96 | 27 | 19 | 164 | 210 | AR-9.7
A43839 | BP-SCR420HC | 18 | 2018-02-22 | B |  | 59 | 0 |  | 4 |  |  | 윤석재 |  |  | 1078 | 8 |  | 1 |  |  | 55 | 1 |  | O | 양호 | 양호 | 양호 | 양호 | 양호 | 미정 |  |  | Y |  | 2018-02-22 23:08 | 2018-02-22 23:00 | 2018-02-23 02:07 | 2018-02-23 01:53 | 50 | 14 | 8 | 165 | 187 | AR-10.05
A43843 | SACM1 | 18 | 2018-02-22 | B |  | 60 | 0 |  | 5 |  |  | 윤석재 |  |  | 1086 | 9 |  | 2 |  |  | 55 | 2 |  |  | 양호 | 양호 | 양호 | 양호 | 양호 | 미정 |  |  | Y |  | 2018-02-23 02:53 | 2018-02-23 02:42 | 2018-02-23 06:50 | 2018-02-23 06:31 | 35 | 19 | 11 | 217 | 248 | AR-10
A43847 | AE1055M1 | 18 | 2018-02-23 | D |  | 61 | 0 |  | 6 |  |  | 장신일 |  |  | 1086 | 10 |  | 3 | YES |  | 55 | 3 | YES |  | 양호 | 양호 | 양호 | 양호 | 양호 | 미정 |  |  | N | 1 | 2018-02-23 08:02 | 2018-02-23 07:45 | 2018-02-23 11:47 | 2018-02-23 11:27 | 55 | 20 | 17 | 205 | 242 | CN 철피녹음
A43851 | AE1055M1 | 18 | 2018-02-23 | D |  | 62 | 0 |  | 7 | YES | 150 | 장신일 |  |  | 1087 | 11 |  | 1 |  |  | 55 | 1 |  | O | 양호 | 양호 | 양호 | 양호 | 양호 | 미정 |  |  | Y |  | 2018-02-23 12:42 | 2018-02-23 12:25 | 2018-02-23 15:53 | 2018-02-23 15:36 | 38 | 17 | 17 | 175 | 208
B43842 | AE4130MV | 18 | 2018-02-23 | A |  | 63 | 0 | 외삽6 | 1 |  |  | 강상완 |  |  | 1114 | 12 |  | 2 |  |  | 55 | 2 |  |  | 양호 | 양호 | 양호 | 양호 | 양호 | 미정 |  |  | Y |  | 2018-02-23 20:49 | 2018-02-23 20:35 | 2018-02-24 00:10 | 2018-02-23 23:47 | 282 | 23 | 14 | 179 | 215 | P/P 180104-07(231)
B43846 | AE4130MV | 18 | 2018-02-23 | B |  | 64 | 0 |  | 2 |  |  |  | 우설식 |  | 1085 | 13 |  | 3 |  |  | 55 | 3 |  |  | 양호 | 양호 | 양호 | 양호 | 양호 | 미정 |  |  | Y |  | 2018-02-24 01:07 | 2018-02-24 00:48 | 2018-02-24 04:40 | 2018-02-24 04:26 | 38 | 14 | 19 | 199 | 232 | AR-10.5
B43850 | AE6418HG | 18 | 2018-02-23 | B |  | 65 | 0 |  | 3 |  |  |  | 우설식 |  | 1080 | 14 |  | 4 | YES |  | 55 | 4 | YES |  | 양호 | 양호 | 양호 | 양호 | 양호 | 미정 |  |  | Y |  | 2018-02-24 05:11 | 2018-02-24 05:05 | 2018-02-24 09:58 | 2018-02-24 13:09 | 25 | -191 | 6 | 478 | 293 | AR-10.1
B43853 | SNCM23 | 18 | 2018-02-24 | D |  | 66 | 0 |  | 4 |  |  | 송의섭 |  |  | 1086 | 14 |  | 4 | YES |  | 55 | 4 | YES |  | 양호 | 양호 | 양호 | 양호 | 양호 | 미정 |  |  | Y |  | 2018-02-24 11:04 | 2018-02-24 10:50 | 2018-02-24 14:35 | 2018-02-24 14:19 | 52 | 16 | 14 | 196 | 225
B43857 | SNCM23HT | 18 | 2018-02-24 | A |  | 67 | 0 |  | 5 |  |  | 강상완 | 김웅철 |  | 1133 | 15 |  | 1 |  |  | 55 | 1 |  |  | 양호 | 양호 | 양호 | 양호 | 양호 | 미정 |  |  | Y |  | 2018-02-24 15:24 | 2018-02-24 15:09 | 2018-02-24 18:42 | 2018-02-24 18:27 | 34 | 15 | 15 | 183 | 213 | AR-9.95
B43861 | SMNB440HA | 18 | 2018-02-24 | A |  | 68 | 0 |  | 6 |  |  | 강상완 | 김웅철 |  | 1140 | 16 |  | 2 |  |  | 55 | 2 |  |  | 양호 | 양호 | 양호 | 양호 | 양호 | 미정 |  |  | Y |  | 2018-02-24 19:50 | 2018-02-24 19:35 | 2018-02-24 23:15 | 2018-02-24 23:01 | 53 | 14 | 15 | 191 | 220 | AR-9.9
B43865 | SMNB440HA | 18 | 2018-02-24 | C |  | 69 | 0 |  | 7 | YES |  | 최용선 |  |  | 1080 | 17 |  | 3 |  |  | 55 | 3 |  |  | 양호 | 양호 | 양호 | 양호 | 양호 | 미정 |  |  | Y |  | 2018-02-25 00:13 | 2018-02-25 00:03 | 2018-02-25 03:30 | 2018-02-25 03:16 | 48 | 14 | 10 | 183 | 207 | AR-10.05
B43869 | AE15B36C2 | 18 | 2018-02-24 | C |  | 70 | 0 |  | 1 |  |  | 최용선 |  |  | 1080 | 18 | YES | 4 | YES |  | 55 | 4 | YES |  | 양호 | 양호 | 양호 | 양호 | 양호 | 미정 |  |  | Y |  | 2018-02-25 04:37 | 2018-02-25 04:05 | 2018-02-25 08:25 | 2018-02-25 08:02 | 35 | 23 | 32 | 205 | 260 | P/P 180111-07 [203]
C42415 | AE1055M2 | 18 | 2018-02-25 | D |  | 71 | 0 |  | 2 |  |  | 송의섭 |  |  | 1101 | 1 |  | 1 |  |  | 55 | 1 |  |  | 양호 | 양호 | 양호 | 양호 | 양호 | 미정 |  |  | Y |  | 2018-02-25 10:00 | 2018-02-25 09:50 | 2018-02-25 13:15 | 2018-02-25 13:06 | 85 | 9 | 10 | 186 | 205
B43877 | AE15B36C2 | 18 | 2018-02-25 | A |  | 72 | 0 |  | 3 |  |  | 남태희 |  |  | 1104 | 2 |  | 2 |  |  | 55 | 2 |  |  | 양호 | 양호 | 양호 | 양호 | 양호 | 미정 |  |  | Y |  | 2018-02-25 13:45 | 2018-02-25 13:40 | 2018-02-25 17:10 | 2018-02-25 16:40 | 25 | 30 | 5 | 175 | 210
C42423 | AE1055M2 | 18 | 2018-02-25 | A |  | 73 | 0 |  | 4 | [5 empty] | 1100 | 3 |  | 3 | YES |  | 55 | 3 | YES |  | 양호 | 양호 | 양호 | 양호 | 양호 | 미정 |  |  | Y |  | 2018-02-25 19:01 | 2018-02-25 18:45 | 2018-02-25 22:30 | 2018-02-25 21:42 | 95 | 48 | 16 | 160 | 225 | 철피녹음
C42427 | SFMN431VS | 18 | 2018-02-25 | C |  | 74 | 0 |  | 5 | [5 empty] | 1060 | 4 |  | 1 |  |  | 55 | 1 |  | O | 양호 | 양호 | 양호 | 양호 | 양호 | 미정 |  |  | Y |  | 2018-02-25 23:37 | 2018-02-25 23:35 | 2018-02-26 03:15 | 2018-02-26 02:54 | 65 | 21 | 2 | 197 | 220
C42431 | SCM440ILS | 18 | 2018-02-25 | C |  | 75 | 0 |  | 6 | [5 empty] | 1060 | 5 |  | 2 |  |  | 55 | 2 |  |  | 양호 | 양호 | 양호 | 양호 | 양호 | 미정 |  |  | INGOT |  | 2018-02-26 04:28 | 2018-02-26 04:10 | 2018-02-26 08:30 | 2018-02-26 08:02 | 55 | 28 | 18 | 214 | 260
C42434 | SM10C | 18 | 2018-02-26 | D |  | 76 | 0 |  | 7 |  |  | 남태희 |  |  | 1101 | 6 |  | 3 |  |  | 55 | 3 |  |  | 양호 | 양호 | 양호 | 양호 | 양호 | 미정 |  |  | Y |  | 2018-02-26 11:06 | 2018-02-26 10:45 | 2018-02-26 14:30 | 2018-02-26 14:19 | 135 | 11 | 21 | 192 | 225
C42438 | SM10C | 18 | 2018-02-26 | B |  | 77 | 0 |  | 8 |  |  | 남문희 |  |  | 1097 | 7 |  | 4 |  |  | 55 | 4 |  |  | 양호 | 양호 | 양호 | 양호 | 양호 | 미정 |  |  | Y |  | 2018-02-26 15:19 | 2018-02-26 15:15 | 2018-02-26 19:05 | 2018-02-26 18:44 | 45 | 21 | 4 | 205 | 230 | 77회 중량미달로(44.6T)대보수처리함
A44217 | AE1055LS | 18 | 2018-03-12 | C | LADLE 대보수 첫회 | 1 | 0 | 내삽 | 1 |  |  | 최용선 |  |  | 1079 | 1 |  | 1 |  |  | 55 | 1 |  |  | 양호 | 양호 | 양호 | 양호 | 양호 | 미정 |  |  | Y |  | 2018-03-12 09:03 | 2018-03-12 08:38 | 2018-03-12 12:03 | 2018-03-12 11:39 | 19533 | 24 | 25 | 156 | 205 | P/P 170921-07 [196] | 8 | 2018-03-10 14:40 | 2018-03-11 13:20 | 1360 | 879 | 20 |  | 2018-03-11 13:40 | 2018-03-12 08:38 | 1138 | 1079 | 190 | 205 | 220 | 25
A44221 | AE1055LS | 18 | 2018-03-12 | C |  | 2 | 0 |  | 2 |  |  | 윤호철 | 김웅철 |  | 1093 | 2 |  | 2 |  |  | 55 | 2 |  |  | 양호 | 양호 | 양호 | 양호 | 양호 | 미정 |  |  | Y |  | 2018-03-12 13:20 | 2018-03-12 12:50 | 2018-03-12 16:35 | 2018-03-12 16:02 | 47 | 33 | 30 | 162 | 225 | AR-10.6
A44225 | AE1055LS | 18 | 2018-03-12 | D |  | 3 | 0 |  | 3 |  |  |  | 김웅철 |  | 1023 | 3 |  | 3 |  |  | 55 | 3 |  |  | 양호 | 양호 | 양호 | 양호 | 양호 | 미정 |  |  | Y |  | 2018-03-12 17:51 | 2018-03-12 17:25 | 2018-03-12 20:48 | 2018-03-12 20:31 | 50 | 17 | 26 | 160 | 203
A44229 | AE1055LS | 18 | 2018-03-12 | D |  | 4 | 0 |  | 4 |  |  |  | 김웅철 |  | 1075 | 4 |  | 4 | YES |  | 55 | 4 | YES |  | 양호 | 양호 | 양호 | 양호 | 양호 | 미정 |  |  | Y |  | 2018-03-12 22:01 | 2018-03-12 21:40 | 2018-03-13 01:15 | 2018-03-13 00:43 | 52 | 32 | 21 | 162 | 215
A44233 | BP-SM45CS | 18 | 2018-03-12 | B |  | 5 | 0 |  | 5 |  |  | 윤석재 |  |  | 1096 | 5 |  | 1 |  |  | 55 | 1 |  |  | 양호 | 양호 | 양호 | 양호 | 양호 | 미정 |  |  | Y |  | 2018-03-13 02:22 | 2018-03-13 02:00 | 2018-03-13 05:40 | 2018-03-13 05:16 | 45 | 24 | 22 | 174 | 220 | AR-10.65
A44237 | 46MNVS6 | 18 | 2018-03-13 | C |  | 6 | 0 |  | 6 |  |  | 김웅철 | 윤호철 |  | 1096 | 6 |  | 2 |  |  | 55 | 2 |  |  | 양호 | 양호 | 양호 | 양호 | 양호 | 미정 |  |  | Y |  | 2018-03-13 06:20 | 2018-03-13 06:05 | 2018-03-13 09:45 | 2018-03-13 09:34 | 25 | 11 | 15 | 194 | 220 | AR-10.4
A44241 | SCM440I | 18 | 2018-03-13 | C |  | 7 | 0 |  | 7 |  |  | 윤호철 | 김웅철 |  | 1082 | 7 |  | 3 |  |  | 55 | 3 |  |  | 양호 | 양호 | 양호 | 양호 | 양호 | 미정 |  |  | INGOT |  | 2018-03-13 12:53 | 2018-03-13 12:27 | 2018-03-13 16:40 | 2018-03-13 16:11 | 162 | 29 | 26 | 198 | 253 | AR-10.9
A44244 | KSG4120H | 18 | 2018-03-13 | A |  | 8 | 0 |  | 8 | [5 empty] | 1122 | 8 |  | 4 | YES |  | 55 | 4 | YES |  | 양호 | 양호 | 양호 | 양호 | 양호 | 미정 |  |  | Y |  | 2018-03-13 17:35 | 2018-03-13 17:18 | 2018-03-13 20:55 | 2018-03-13 20:27 | 38 | 28 | 17 | 172 | 217 | AR-10.0
A44248 | KSG4120H | 18 | 2018-03-13 | A |  | 9 | 0 |  | 9 | [5 empty] | 1139 | 9 |  | 1 |  |  | 55 | 1 |  |  | 양호 | 양호 | 양호 | 양호 | 양호 | 미정 |  |  | Y |  | 2018-03-13 22:05 | 2018-03-13 21:35 | 2018-03-14 01:15 | 2018-03-14 00:55 | 40 | 20 | 30 | 170 | 220 | AR-10.45
A44252 | 30MNB5M | 18 | 2018-03-13 | B |  | 10 | 0 |  | 10 |  |  | 윤석재 |  |  | 1096 | 10 |  | 2 |  |  | 55 | 2 |  |  | 양호 | 양호 | 양호 | 양호 | 양호 | 미정 |  |  | Y |  | 2018-03-14 02:12 | 2018-03-14 02:00 | 2018-03-14 05:50 | 2018-03-14 05:38 | 45 | 12 | 12 | 206 | 230 | AR-10.45
A44256 | SCR420HON | 18 | 2018-03-14 | C |  | 11 | 0 |  | 11 |  |  | 윤석재 |  |  | 1100 | 11 |  | 3 |  |  | 55 | 3 |  |  | 양호 | 양호 | 양호 | 양호 | 양호 | 미정 |  |  | Y |  | 2018-03-14 06:31 | 2018-03-14 06:15 | 2018-03-14 09:50 | 2018-03-14 09:28 | 25 | 22 | 16 | 177 | 215 | AR-10.4
A44260 | 30MNB5M | 18 | 2018-03-14 | C |  | 12 | 0 |  | 12 |  |  | 최용선 |  |  | 1077 | 12 |  | 4 | YES |  | 55 | 4 | YES |  | 양호 | 양호 | 양호 | 양호 | 양호 | 미정 |  |  | Y |  | 2018-03-14 10:58 | 2018-03-14 10:46 | 2018-03-14 14:57 | 2018-03-14 14:31 | 56 | 26 | 12 | 214 | 251 | AR-10.1
A44265 | AE1070MS | 18 | 2018-03-14 | A |  | 13 | 0 |  | 13 | [5 empty] | 1129 | 13 |  | 1 |  |  | 55 | 1 |  |  | 양호 | 양호 | 양호 | 양호 | 양호 | 미정 |  |  | Y |  | 2018-03-14 16:21 | 2018-03-14 15:55 | 2018-03-14 20:05 | 2018-03-14 19:40 | 58 | 25 | 26 | 199 | 250 | AR-9.4
A44269 | AE1070MS | 18 | 2018-03-14 | A |  | 14 | 0 |  | 14 | [5 empty] | 1124 | 14 |  | 2 |  |  | 55 | 2 |  |  | 양호 | 양호 | 양호 | 양호 | 양호 | 미정 |  |  | Y |  | 2018-03-14 21:01 | 2018-03-14 20:35 | 2018-03-15 00:45 | 2018-03-15 00:22 | 30 | 23 | 26 | 201 | 250 | AR-10.4
A44273 | SMN422ILS | 18 | 2018-03-14 | B |  | 15 | 0 |  | 15 |  |  | 윤석재 |  |  | 1092 | 15 |  | 3 |  |  | 55 | 3 |  |  | 양호 | 양호 | 양호 | 양호 | 양호 | 미정 |  |  | INGOT |  | 2018-03-15 01:13 | 2018-03-15 01:06 | 2018-03-15 04:05 | 2018-03-15 03:35 | 21 | 30 | 7 | 142 | 179 | AR-9.85 용강약6톤 1기75번에 합탕함
A44276 | AE1055MS | 18 | 2018-03-14 | B |  | 16 | 0 |  | 16 | YES |  | 윤석재 |  |  | 1079 | 16 |  | 4 | YES |  | 55 | 4 | YES |  | 양호 | 양호 | 양호 | 양호 | 양호 | 미정 |  |  | Y |  | 2018-03-15 04:22 | 2018-03-15 04:15 | 2018-03-15 07:30 | 2018-03-15 07:19 | 10 | 11 | 7 | 177 | 195 | AR-10.1
A44280 | AE1055MS | 18 | 2018-03-15 | D |  | 17 | 0 |  | 1 | [5 empty] | 1026 | 17 |  | 1 |  |  | 55 | 1 |  |  | 양호 | 양호 | 양호 | 양호 | 양호 | 미정 |  |  | Y |  | 2018-03-15 08:43 | 2018-03-15 08:35 | 2018-03-15 12:05 | 2018-03-15 11:42 | 65 | 23 | 8 | 179 | 210
A44284 | AE1055LS | 18 | 2018-03-15 | D |  | 18 | 0 |  | 2 | [5 empty] | 1027 | 18 |  | 2 |  |  | 55 | 2 |  |  | 양호 | 양호 | 양호 | 양호 | 양호 | 미정 |  |  | Y |  | 2018-03-15 13:22 | 2018-03-15 13:00 | 2018-03-15 16:35 | 2018-03-15 16:07 | 55 | 28 | 22 | 164 | 215
A44288 | AE1055LS | 18 | 2018-03-15 | A |  | 19 | 0 |  | 3 | [5 empty] | 1127 | 19 |  | 3 |  |  | 55 | 3 |  |  | 양호 | 양호 | 양호 | 양호 | 양호 | 미정 |  |  | Y |  | 2018-03-15 17:29 | 2018-03-15 17:15 | 2018-03-15 20:25 | 2018-03-15 20:08 | 40 | 17 | 14 | 160 | 190 | AR-10.7
A44292 | SP-AE1055LS | 18 | 2018-03-15 | A |  | 20 | 0 |  | 4 | [5 empty] | 1126 | 20 | YES | 4 | YES |  | 55 | 4 | YES |  | 양호 | 양호 | 양호 | 양호 | 양호 | 미정 |  |  | Y |  | 2018-03-15 21:42 | 2018-03-15 21:21 | 2018-03-16 01:08 | 2018-03-16 00:29 | 56 | 39 | 21 | 167 | 227 | AR-10.7
B44262 | AE4145MA2 | 18 | 2018-03-16 | D |  | 21 | 0 |  | 5 |  |  |  | 우설식 |  | 1087 | 1 |  | 1 |  |  | 55 | 1 |  |  | 양호 | 양호 | 양호 | 양호 | 양호 | 미정 |  |  | Y |  | 2018-03-16 13:22 | 2018-03-16 13:11 | 2018-03-16 17:35 | 2018-03-16 16:56 | 723 | 39 | 11 | 214 | 264
A44311 | AE51B20MK | 18 | 2018-03-16 | A |  | 22 | 0 |  | 6 |  |  | 송의섭 |  |  | 1124 | 2 |  | 2 |  |  | 55 | 2 |  |  | 양호 | 양호 | 양호 | 양호 | 양호 | 미정 |  |  | Y |  | 2018-03-16 19:11 | 2018-03-16 19:05 | 2018-03-16 22:20 | 2018-03-16 22:07 | 90 | 13 | 6 | 176 | 195 | AR-10.85
A44315 | AE5124H | 18 | 2018-03-16 | C |  | 23 | 0 |  | 7 |  |  | 김웅철 | 윤호철 |  | 1092 | 3 |  | 3 | YES |  | 55 | 3 | YES |  | 양호 | 양호 | 양호 | 양호 | 양호 | 미정 |  |  | Y |  | 2018-03-16 23:33 | 2018-03-16 23:10 | 2018-03-17 02:45 | 2018-03-17 02:29 | 50 | 16 | 23 | 176 | 215 | AR-10.6 C/N철피찢어짐
A44319 | AE5124H | 18 | 2018-03-16 | C |  | 24 | 0 |  | 8 |  |  | 김웅철 | 윤호철 |  | 1091 | 4 |  | 1 |  |  | 55 | 1 |  | O | 양호 | 양호 | 양호 | 양호 | 양호 | 미정 |  |  | Y |  | 2018-03-17 04:01 | 2018-03-17 03:40 | 2018-03-17 07:05 | 2018-03-17 06:42 | 55 | 23 | 21 | 160 | 205 | AR-10.2
A44323 | SM45C | 18 | 2018-03-17 | D |  | 25 | 0 |  | 9 |  |  | 장신일 |  |  | 1087 | 5 |  | 2 |  |  | 55 | 2 |  |  | 양호 | 양호 | 양호 | 양호 | 양호 | 미정 |  |  | Y |  | 2018-03-17 08:14 | 2018-03-17 07:53 | 2018-03-17 11:56 | 2018-03-17 11:19 | 48 | 37 | 21 | 185 | 243
B44281 | AE15B34M | 18 | 2018-03-17 | D |  | 26 | 0 |  | 10 |  |  | 송의섭 |  |  | 1091 | 6 |  | 3 |  |  | 55 | 3 |  |  | 양호 | 양호 | 양호 | 양호 | 양호 | 미정 |  |  | Y |  | 2018-03-17 13:00 | 2018-03-17 12:40 | 2018-03-17 17:00 | 2018-03-17 16:05 | 44 | 55 | 20 | 185 | 260
A44333 | SCM415M1 | 18 | 2018-03-17 | A |  | 27 | 0 |  | 11 | YES |  | 송의섭 |  |  | 1150 | 7 |  | 1 |  |  | 65 | 1 |  | O | 양호 | 양호 | 양호 | 양호 | 양호 | 미정 |  |  | INGOT |  | 2018-03-17 18:42 | 2018-03-17 18:25 | 2018-03-17 21:26 | 2018-03-17 20:59 | 85 | 27 | 17 | 137 | 181 | AR-10.2
B44289 | AE4140Q | 18 | 2018-03-17 | C |  | 28 | 0 | 외삽2 | 1 |  |  | 최용선 | 윤호철 |  | 1089 | 8 |  | 2 | YES |  | 65 | 2 | YES |  | 양호 | 양호 | 양호 | 양호 | 양호 | 미정 |  |  | Y |  | 2018-03-17 22:00 | 2018-03-17 21:52 | 2018-03-18 01:15 | 2018-03-18 01:08 | 26 | 7 | 8 | 188 | 203 | P/P 180106-09 [212]
B44293 | AE4130MV | 18 | 2018-03-17 | C |  | 29 | 0 |  | 2 |  |  | 최용선 |  |  | 1091 | 9 |  | 1 |  |  | 55 | 1 |  | O | 양호 | 양호 | 양호 | 양호 | 양호 | 미정 |  |  | Y |  | 2018-03-18 02:25 | 2018-03-18 02:08 | 2018-03-18 06:10 | 2018-03-18 05:39 | 53 | 31 | 17 | 194 | 242 | AR-10.8
B44297 | AE4130MV | 18 | 2018-03-18 | D |  | 30 | 0 |  | 3 |  |  | 송의섭 |  |  | 1086 | 10 |  | 2 |  |  | 55 | 2 |  |  | 양호 | 양호 | 양호 | 양호 | 양호 | 미정 |  |  | Y |  | 2018-03-18 06:56 | 2018-03-18 06:46 | 2018-03-18 10:19 | 2018-03-18 10:02 | 36 | 17 | 10 | 186 | 213
B44301 | ATA105M2 | 18 | 2018-03-18 | D |  | 31 | 0 |  | 4 |  |  | 송의섭 |  |  | 1087 | 11 |  | 3 | YES |  | 55 | 3 | YES |  | 양호 | 양호 | 양호 | 양호 | 양호 | 미정 |  |  | Y |  | 2018-03-18 11:21 | 2018-03-18 11:00 | 2018-03-18 14:30 | 2018-03-18 14:16 | 41 | 14 | 21 | 175 | 210
B44305 | ATA105M2 | 18 | 2018-03-18 | B |  | 32 | 0 |  | 5 |  |  | 우설식 |  |  | 1086 | 12 |  | 1 |  |  | 55 | 1 |  | O | 양호 | 양호 | 양호 | 양호 | 양호 | 미정 |  |  | Y |  | 2018-03-18 15:24 | 2018-03-18 15:12 | 2018-03-18 18:45 | 2018-03-18 18:08 | 42 | 37 | 12 | 164 | 213 | AR-10.0
B44309 | KFMN445V | 18 | 2018-03-18 | B |  | 33 | 0 |  | 6 | [5 empty] | 1085 | 13 |  | 2 |  |  | 55 | 2 |  |  | 양호 | 양호 | 양호 | 양호 | 양호 | 미정 |  |  | Y |  | 2018-03-18 19:52 | 2018-03-18 19:25 | 2018-03-18 23:30 | 2018-03-18 22:51 | 40 | 39 | 27 | 180 | 245 | AR-10.3
B44314 | KFMN445V | 18 | 2018-03-19 | D |  | 34 | 0 |  | 7 |  |  | 최용선 |  |  | 1086 | 14 |  | 3 |  |  | 55 | 3 |  |  | 양호 | 양호 | 양호 | 양호 | 양호 | 미정 |  |  | Y |  | 2018-03-19 07:10 | 2018-03-19 07:00 | 2018-03-19 10:34 | 2018-03-19 10:22 | 450 | 12 | 10 | 192 | 214
A44364 | SCR420HCS | 18 | 2018-03-19 | D |  | 35 | 0 |  | 8 |  |  | 송의섭 |  |  | 1087 | 15 |  | 4 | YES |  | 55 | 4 | YES |  | 양호 | 양호 | 양호 | 양호 | 양호 | 미정 |  |  | Y |  | 2018-03-19 11:23 | 2018-03-19 11:10 | 2018-03-19 15:10 | 2018-03-19 14:31 | 36 | 39 | 13 | 188 | 240
A44368 | STB3D | 18 | 2018-03-19 | B |  | 36 | 0 |  | 9 |  |  | 윤석재 |  |  | 1079 | 16 |  | 1 |  |  | 55 | 1 |  | O | 양호 | 양호 | 양호 | 양호 | 양호 | 미정 |  |  | Y |  | 2018-03-19 16:26 | 2018-03-19 16:15 | 2018-03-19 20:05 | 2018-03-19 19:24 | 65 | 41 | 11 | 179 | 230 | AR-10.15
A44372 | STB3D | 18 | 2018-03-19 | B |  | 37 | 0 |  | 10 |  |  | 윤석재 |  |  | 1090 | 17 |  | 2 |  |  | 55 | 2 |  |  | 양호 | 양호 | 양호 | 양호 | 양호 | 미정 |  |  | Y |  | 2018-03-19 20:56 | 2018-03-19 20:48 | 2018-03-20 00:13 | 2018-03-19 23:58 | 43 | 15 | 8 | 183 | 205 | AR-10.5
A44376 | SM48CH | 18 | 2018-03-19 | C |  | 38 | 0 |  | 11 |  |  | 김웅철 | 윤호철 |  | 1095 | 18 |  | 3 |  |  | 55 | 3 |  |  | 양호 | 양호 | 양호 | 양호 | 양호 | 미정 |  |  | Y |  | 2018-03-20 01:09 | 2018-03-20 00:58 | 2018-03-20 04:30 | 2018-03-20 04:16 | 45 | 14 | 11 | 186 | 212 | AR-10.4
A44380 | SM48CH | 18 | 2018-03-19 | C |  | 39 | 0 |  | 12 |  |  | 김웅철 | 윤호철 |  | 1098 | 19 | YES | 4 | YES |  | 55 | 4 | YES |  | 양호 | 양호 | 양호 | 양호 | 양호 | 미정 |  |  | Y |  | 2018-03-20 05:57 | 2018-03-20 05:15 | 2018-03-20 08:45 | 2018-03-20 08:28 | 45 | 17 | 42 | 150 | 210 | AR-10.4
B44358 | AE1050 | 18 | 2018-03-21 | A |  | 40 | 0 |  | 13 | YES |  |  |  |  | 1070 | 1 |  | 1 |  |  | 55 | 1 |  |  | 양호 | 양호 | 양호 | 양호 | 양호 | 미정 |  |  | Y |  | 2018-03-21 10:08 | 2018-03-21 09:50 | 2018-03-21 13:10 | 2018-03-21 12:46 | 1505 | 24 | 18 | 158 | 200
B44362 | AE1050 | 18 | 2018-03-21 | A |  | 41 | 0 | 외삽3 | 1 | [5 empty] | 1082 | 2 |  | 2 |  |  | 55 | 2 |  |  | 양호 | 양호 | 양호 | 양호 | 양호 | 미정 |  |  | Y |  | 2018-03-21 14:24 | 2018-03-21 14:05 | 2018-03-21 17:30 | 2018-03-21 17:11 | 55 | 19 | 19 | 167 | 205 | AR-9.6 P/P180106-05(201)
B44366 | AE1548M | 18 | 2018-03-21 | B |  | 42 | 0 |  | 2 | [5 empty] | 1085 | 3 |  | 3 |  |  | 55 | 3 |  |  | 양호 | 양호 | 양호 | 양호 | 양호 | 미정 |  |  | Y |  | 2018-03-21 18:36 | 2018-03-21 18:25 | 2018-03-21 22:40 | 2018-03-21 21:48 | 55 | 52 | 11 | 192 | 255 | AR-10.2
A44394 | AE9254 | 18 | 2018-03-21 | D |  | 43 | 0 |  | 3 |  |  | 송의섭 |  |  | 1089 | 4 |  | 4 | YES |  | 55 | 4 | YES |  | 양호 | 양호 | 양호 | 양호 | 양호 | 미정 |  |  | Y |  | 2018-03-21 23:25 | 2018-03-21 23:18 | 2018-03-22 02:47 | 2018-03-22 02:07 | 38 | 40 | 7 | 162 | 209
A44398 | AE1055LS | 18 | 2018-03-21 | D |  | 44 | 0 |  | 4 |  |  | 송의섭 |  |  | 1086 | 5 |  | 1 |  |  | 55 | 1 |  |  | 양호 | 양호 | 양호 | 양호 | 양호 | 미정 |  |  | Y |  | 2018-03-22 03:49 | 2018-03-22 03:30 | 2018-03-22 07:46 | 2018-03-22 07:13 | 43 | 33 | 19 | 204 | 256
A44402 | AE1055LS | 18 | 2018-03-22 | A |  | 45 | 0 |  | 5 |  |  | 강상완 | 김민곤 |  | 1127 | 6 |  | 2 |  |  | 55 | 2 |  |  | 양호 | 양호 | 양호 | 양호 | 양호 | 미정 |  |  | Y |  | 2018-03-22 08:34 | 2018-03-22 08:16 | 2018-03-22 11:38 | 2018-03-22 11:22 | 30 | 16 | 18 | 168 | 202 | AR-10.7
A44406 | AE1055LS | 18 | 2018-03-22 | A |  | 46 | 0 |  | 6 |  |  | 강상완 | 김민곤 |  | 1132 | 7 |  | 3 | YES |  | 55 | 3 | YES |  | 양호 | 양호 | 양호 | 양호 | 양호 | 미정 |  |  | Y |  | 2018-03-22 13:16 | 2018-03-22 12:47 | 2018-03-22 16:15 | 2018-03-22 15:47 | 69 | 28 | 29 | 151 | 208 | AR-10.7
B44388 | AE1055LS | 18 | 2018-03-22 | B |  | 47 | 0 |  | 7 |  |  | 강상완 |  |  | 1082 | 8 |  | 1 |  |  | 55 | 1 |  | O | 양호 | 양호 | 양호 | 양호 | 양호 | 미정 |  |  | Y |  |  | 2018-03-22 16:25 | 2018-03-22 20:10 | 2018-03-22 19:56 | 10 | 14 |  |  | 225 | AR-10
A44413 | AE1055LS | 18 | 2018-03-22 | B |  | 48 | 0 |  | 8 |  |  | 강상완 | 우설식 |  | 1078 | 9 |  | 2 |  |  | 55 | 2 |  |  | 양호 | 양호 | 양호 | 양호 | 양호 | 미정 |  |  | Y |  | 2018-03-22 21:04 | 2018-03-22 20:45 | 2018-03-23 00:18 | 2018-03-22 23:55 | 35 | 23 | 19 | 171 | 213 | AR-10.05
B44396 | AE1548 | 18 | 2018-03-22 | D |  | 49 | 0 |  | 9 |  |  | 장신일 |  |  | 1086 | 10 |  | 3 |  |  | 55 | 3 |  |  | 양호 | 양호 | 양호 | 양호 | 양호 | 미정 |  |  | Y |  | 2018-03-23 01:05 | 2018-03-23 00:46 | 2018-03-23 04:33 | 2018-03-23 04:19 | 28 | 14 | 19 | 194 | 227
B44400 | AE1548 | 18 | 2018-03-22 | D |  | 50 | 0 |  | 10 | YES | 150 | 송의섭 |  |  | 1087 | 11 |  | 4 | YES |  | 55 | 4 | YES |  | 양호 | 양호 | 양호 | 양호 | 양호 | 미정 |  |  | Y |  | 2018-03-23 05:13 | 2018-03-23 05:00 | 2018-03-23 09:00 | 2018-03-23 08:40 | 27 | 20 | 13 | 207 | 240
A44425 | SP-AE1055LS | 18 | 2018-03-23 | A |  | 51 | 0 | 외삽4 | 1 |  |  |  | 김민곤 |  | 1126 | 12 |  | 1 |  |  | 55 | 1 |  |  | 양호 | 양호 | 양호 | 양호 | 양호 | 미정 |  |  | Y |  | 2018-03-23 10:13 | 2018-03-23 09:57 | 2018-03-23 14:55 | 2018-03-23 13:48 | 57 | 67 | 16 | 215 | 298 | P/P 180120-06(205)
A44430 | 42CRMOS4HH | 18 | 2018-03-23 | C |  | 52 | 0 |  | 2 |  |  | 윤호철 | 김웅철 |  | 1089 | 13 |  | 2 |  |  | 55 | 2 |  |  | 양호 | 양호 | 양호 | 양호 | 양호 | 미정 |  |  | Y |  | 2018-03-23 15:33 | 2018-03-23 15:15 | 2018-03-23 19:05 | 2018-03-23 18:44 | 20 | 21 | 18 | 191 | 230 | AR-10.5
A44434 | AE5130M | 18 | 2018-03-23 | C |  | 53 | 0 |  | 3 |  |  | 윤호철 | 김웅철 |  | 1096 | 14 |  | 3 |  |  | 55 | 3 |  |  | 양호 | 양호 | 양호 | 양호 | 양호 | 미정 |  |  | Y |  | 2018-03-23 20:20 | 2018-03-23 19:38 | 2018-03-23 23:35 | 2018-03-23 23:09 | 33 | 26 | 42 | 169 | 237 | AR-10.4
A44438 | AE5130M | 18 | 2018-03-23 | D |  | 54 | 0 |  | 4 |  |  | 장신일 |  |  | 1086 | 15 |  | 4 | YES |  | 55 | 4 | YES |  | 양호 | 양호 | 양호 | 양호 | 양호 | 미정 |  |  | Y |  | 2018-03-24 00:52 | 2018-03-24 00:30 | 2018-03-24 04:55 | 2018-03-24 04:14 | 55 | 41 | 22 | 202 | 265
A44442 | STB2 | 18 | 2018-03-23 | D |  | 55 | 0 |  | 5 |  |  |  | 장신일 |  | 1088 | 16 |  | 1 |  |  | 55 | 1 |  |  | 양호 | 양호 | 양호 | 양호 | 양호 | 미정 |  |  | Y |  | 2018-03-24 05:52 | 2018-03-24 05:33 | 2018-03-24 09:26 | 2018-03-24 08:58 | 38 | 28 | 19 | 186 | 233
A44446 | STB2 | 18 | 2018-03-24 | A |  | 56 | 0 |  | 6 |  |  | 강상완 |  |  | 1136 | 17 |  | 2 |  |  | 55 | 2 |  |  | 양호 | 양호 | 양호 | 양호 | 양호 | 미정 |  |  | Y |  | 2018-03-24 10:35 | 2018-03-24 10:20 | 2018-03-24 13:35 | 2018-03-24 13:22 | 54 | 13 | 15 | 168 | 195 | AR-10.1
A44450 | STB2 | 18 | 2018-03-24 | C |  | 57 | 0 |  | 7 |  |  | 윤호철 | 김웅철 |  | 1099 | 18 |  | 3 |  |  | 55 | 3 |  |  | 양호 | 양호 | 양호 | 양호 | 양호 | 미정 |  |  | Y |  | 2018-03-24 14:43 | 2018-03-24 14:25 | 2018-03-24 18:00 | 2018-03-24 17:47 | 50 | 13 | 18 | 184 | 215 | AR-10.4
A44454 | STB2 | 18 | 2018-03-24 | C |  | 58 | 0 |  | 8 |  |  | 김웅철 | 윤호철 |  | 1082 | 19 | YES | 4 | YES |  | 55 | 4 | YES |  | 양호 | 양호 | 양호 | 양호 | 양호 | 미정 |  |  | Y |  | 2018-03-24 18:55 | 2018-03-24 18:45 | 2018-03-24 22:30 | 2018-03-24 22:03 | 45 | 27 | 10 | 188 | 225 | AR-10.4
A44458 | STB3D | 18 | 2018-03-24 | D |  | 59 | 0 |  | 9 |  |  | 장신일 |  |  | 1089 | 1 |  | 1 |  |  | 55 | 1 |  |  | 양호 | 양호 | 양호 | 양호 | 양호 | 미정 |  |  | Y |  | 2018-03-24 23:29 | 2018-03-24 23:13 | 2018-03-25 03:15 | 2018-03-25 02:53 | 43 | 22 | 16 | 204 | 242
A44462 | STB3D | 18 | 2018-03-24 | D |  | 60 | 0 |  | 10 | YES | 150 |  | 장신일 |  | 1087 | 2 |  | 2 |  |  | 55 | 2 |  |  | 양호 | 양호 | 양호 | 양호 | 양호 | 미정 |  |  | Y |  | 2018-03-25 04:14 | 2018-03-25 03:55 | 2018-03-25 07:35 | 2018-03-25 07:17 | 40 | 18 | 19 | 183 | 220
A44466 | STB3D | 18 | 2018-03-25 | B |  | 61 | 0 | 외삽5 | 1 | NO |  | 강상완 | 윤석재 |  | 1075 | 3 |  | 3 |  |  | 55 | 3 |  |  | 양호 | 양호 | 양호 | 양호 | 양호 | 미정 |  |  | N | 1 | 2018-03-25 08:40 | 2018-03-25 08:25 | 2018-03-25 11:50 | 2018-03-25 11:28 | 50 | 22 | 14 | 169 | 205 | P/P 180123-07 (197) 78/30회 9단3시방향 영구장으로 대보수 처리
A44470 | KBMA75S | 18 | 2018-03-25 | B |  | 62 | 0 |  | 2 |  |  | 강상완 | 윤석재 |  | 1092 | 4 |  | 4 | YES |  | 55 | 4 | YES |  | 양호 | 양호 | 양호 | 양호 | 양호 | 미정 |  |  | Y |  | 2018-03-25 12:44 | 2018-03-25 12:28 | 2018-03-25 16:23 | 2018-03-25 16:12 | 38 | 11 | 16 | 209 | 235 | AR-10.3
A44474 | KBMA75S | 18 | 2018-03-25 | C |  | 63 | 0 |  | 3 |  |  | 윤호철 | 김웅철 |  | 1087 | 5 |  | 1 |  |  | 55 | 1 |  |  | 양호 | 양호 | 양호 | 양호 | 양호 | 미정 |  |  | Y |  | 2018-03-25 17:07 | 2018-03-25 16:55 | 2018-03-25 20:25 | 2018-03-25 20:12 | 32 | 13 | 12 | 184 | 210 | AR-10.4
A44478 | AE1055LS | 18 | 2018-03-25 | C |  | 64 | 0 |  | 4 |  |  | 김웅철 | 윤호철 |  | 1105 | 6 |  | 2 |  |  | 55 | 2 |  |  | 양호 | 양호 | 양호 | 양호 | 양호 | 미정 |  |  | Y |  | 2018-03-25 21:34 | 2018-03-25 21:12 | 2018-03-26 01:05 | 2018-03-26 00:47 | 47 | 18 | 22 | 193 | 233 | AR-10.6
A44482 | AE1055LS | 18 | 2018-03-25 | D |  | 65 | 0 |  | 5 |  |  | 장신일 |  |  | 1087 | 7 |  | 3 | YES |  | 55 | 3 | YES |  | 양호 | 양호 | 양호 | 양호 | 양호 | 미정 |  |  | Y |  | 2018-03-26 01:55 | 2018-03-26 01:38 | 2018-03-26 05:18 | 2018-03-26 04:58 | 33 | 20 | 17 | 182 | 220
A44486 | P-AE1055LS | 18 | 2018-03-26 | B |  | 66 | 0 |  | 6 |  |  | 장신일 |  |  | 1085 | 8 |  | 4 | YES |  | 55 | 4 | YES |  | 양호 | 양호 | 양호 | 양호 | 양호 | 미정 |  |  | Y |  | 2018-03-26 06:20 | 2018-03-26 05:55 | 2018-03-26 09:35 | 2018-03-26 09:03 | 37 | 32 | 25 | 163 | 220
A44490 | P-AE1055LS | 18 | 2018-03-26 | B |  | 67 | 0 |  | 7 |  |  | 윤석재 |  |  | 1087 | 9 |  | 1 |  |  | 55 | 1 |  | O | 양호 | 양호 | 양호 | 양호 | 양호 | 미정 |  |  | Y |  | 2018-03-26 10:35 | 2018-03-26 10:15 | 2018-03-26 14:10 | 2018-03-26 13:21 | 40 | 50 | 20 | 165 | 235 | AR-10.1
A44494 | SCR420HB | 18 | 2018-03-26 | C |  | 68 | 0 |  | 8 |  |  | 윤호철 | 김웅철 |  | 1090 | 10 |  | 2 |  |  | 55 | 2 |  |  | 양호 | 양호 | 양호 | 양호 | 양호 | 미정 |  |  | Y |  | 2018-03-26 15:17 | 2018-03-26 14:55 | 2018-03-26 18:35 | 2018-03-26 18:21 | 45 | 14 | 22 | 184 | 220 | AR-10.4
A44498 | SCR420HB | 18 | 2018-03-26 | C |  | 69 | 0 |  | 9 |  |  | 김웅철 | 윤호철 |  | 1084 | 11 |  | 3 |  |  | 55 | 3 |  |  | 양호 | 양호 | 양호 | 양호 | 양호 | 미정 |  |  | Y |  | 2018-03-26 19:36 | 2018-03-26 19:18 | 2018-03-26 22:52 | 2018-03-26 22:32 | 43 | 20 | 18 | 176 | 214 | AR-10.4
C43036 | SCM420HT | 18 | 2018-03-26 | A |  | 70 | 0 |  | 10 | YES |  |  |  |  | 1057 | 12 |  | 4 | YES |  | 55 | 4 | YES |  | 양호 | 양호 | 양호 | 양호 | 양호 | 미정 |  |  | Y |  | 2018-03-26 23:15 | 2018-03-26 23:10 | 2018-03-27 02:25 | 2018-03-27 02:03 | 18 | 22 | 5 | 168 | 195 | 11.2
C43040 | AE15B36C2 | 18 | 2018-03-26 | A |  | 71 | 0 | 외삽6 | 1 | [5 empty] | 1071 | 13 |  | 1 |  |  | 55 | 1 |  |  | 양호 | 양호 | 양호 | 양호 | 양호 | 미정 |  |  | Y |  | 2018-03-27 04:20 | 2018-03-27 04:05 | 2018-03-27 07:30 | 2018-03-27 07:29 | 100 | 1 | 15 | 189 | 205
C43044 | AE15B36C2 | 18 | 2018-03-27 | B |  | 72 | 0 |  | 2 |  |  | 남문희 |  |  | 1068 | 14 |  | 2 |  |  | 55 | 2 |  |  | 양호 | 양호 | 양호 | 양호 | 양호 | 미정 |  |  | Y |  | 2018-03-27 08:33 | 2018-03-27 08:15 | 2018-03-27 12:05 | 2018-03-27 11:52 | 45 | 13 | 18 | 200 | 230 | 12.8
C43048 | AE15B36C2 | 18 | 2018-03-27 | C |  | 73 | 0 |  | 3 |  |  | 남문희 |  |  | 1060 | 15 |  | 3 |  |  | 55 | 3 |  |  | 양호 | 양호 | 양호 | 양호 | 양호 | 미정 |  |  | Y |  | 2018-03-27 14:47 | 2018-03-27 14:35 | 2018-03-27 17:50 | 2018-03-27 17:31 | 150 | 18 | 12 | 164 | 195 | 12.8
C43052 | AE15B36C2 | 18 | 2018-03-27 | C |  | 74 | 0 |  | 4 | [5 empty] | 1060 | 16 |  | 4 | YES |  | 55 | 4 | YES |  | 양호 | 양호 | 양호 | 양호 | 양호 | 미정 |  |  | Y |  | 2018-03-27 19:12 | 2018-03-27 19:05 | 2018-03-27 22:20 | 2018-03-27 22:07 | 75 | 13 | 7 | 175 | 195 | 12.8
C43056 | SM50CM3 | 18 | 2018-03-27 | A |  | 75 | 0 |  | 5 | [5 empty] | 1057 | 17 |  | 1 |  |  | 55 | 1 |  |  | 양호 | 양호 | 양호 | 양호 | 양호 | 미정 |  |  | Y |  | 2018-03-28 00:25 | 2018-03-28 00:10 | 2018-03-28 03:40 | 2018-03-28 03:04 | 110 | 36 | 15 | 159 | 210 | 11.7
C43060 | SCM420HI | 18 | 2018-03-27 | A |  | 76 | 0 |  | 6 | [5 empty] | 1058 | 18 |  | 2 |  |  | 55 | 2 |  |  | 양호 | 양호 | 양호 | 양호 | 양호 | 미정 |  |  | INGOT |  | 2018-03-28 04:36 | 2018-03-28 04:30 | 2018-03-28 07:35 | 2018-03-28 06:56 | 50 | 39 | 6 | 140 | 185 | 12.8
C43064 | DCK45M2 | 18 | 2018-03-28 | B |  | 77 | 0 |  | 7 |  |  | 남문희 |  |  | 1067 | 19 |  | 3 |  |  | 55 | 3 |  |  | 양호 | 양호 | 양호 | 양호 | 양호 | 미정 |  |  | Y |  | 2018-03-28 09:17 | 2018-03-28 09:05 | 2018-03-28 13:05 | 2018-03-28 12:24 | 90 | 41 | 12 | 187 | 240 | 10.4
C43068 | F-SM30CMI | 18 | 2018-03-28 | D |  | 78 | 0 |  | 8 | YES |  | 남문희 |  |  | 1055 | 20 | YES | 4 | YES |  | 55 | 4 | YES |  | 양호 | 양호 | 양호 | 양호 | 양호 | 미정 |  |  | INGOT |  | 2018-03-28 14:23 | 2018-03-28 13:55 | 2018-03-28 16:40 | 2018-03-28 16:30 | 50 | 10 | 28 | 127 | 165 | AR13.1
C43072 | SM45C | 18 | 2018-03-28 | D |  | 79 | 0 |  | 1 |  |  | 남태희 |  |  | 1102 | 1 |  | 1 |  |  | 55 | 1 |  |  | 양호 | 양호 | 양호 | 양호 | 양호 | 미정 |  |  | Y |  | 2018-03-28 18:47 | 2018-03-28 18:25 | 2018-03-28 21:50 | 2018-03-28 21:35 | 105 | 15 | 22 | 168 | 205 | S/B155 W/B165
C43076 | SM45C | 18 | 2018-03-28 | A |  | 80 | 0 |  | 2 | [5 empty] | 1100 | 2 |  | 2 |  |  | 55 | 2 |  |  | 양호 | 양호 | 양호 | 양호 | 양호 | 미정 |  |  | Y |  | 2018-03-28 23:05 | 2018-03-28 22:48 | 2018-03-29 02:12 | 2018-03-29 01:53 | 58 | 19 | 17 | 168 | 204 | AR 12.9
C43080 | SM45C | 18 | 2018-03-28 | A |  | 81 | 0 |  | 3 | [5 empty] | 1080 | 3 |  | 3 |  |  | 55 | 3 |  |  | 양호 | 양호 | 양호 | 양호 | 양호 | 미정 |  |  | Y |  | 2018-03-29 03:04 | 2018-03-29 02:55 | 2018-03-29 06:10 | 2018-03-29 06:02 | 43 | 8 | 9 | 178 | 195 | AR-13.6
C43084 | SM45C | 18 | 2018-03-29 | B |  | 82 | 0 |  | 4 |  |  |  | 남문희 |  | 1082 | 4 |  | 1 | YES |  | 55 | 1 | YES | O | 양호 | 양호 | 양호 | 양호 | 양호 | 미정 |  |  | Y |  | 2018-03-29 06:55 | 2018-03-29 06:40 | 2018-03-29 10:50 | 2018-03-29 10:22 | 30 | 28 | 15 | 207 | 250 | 12.9
C43088 | SCR420HB | 18 | 2018-03-29 | B |  | 83 | 0 |  | 5 |  |  |  | 남문희 |  | 1090 | 5 |  | 1 |  |  | 55 | 1 |  | O | 양호 | 양호 | 양호 | 양호 | 양호 | 미정 |  |  | Y |  | 2018-03-29 11:52 | 2018-03-29 11:40 | 2018-03-29 15:15 | 2018-03-29 14:52 | 50 | 23 | 12 | 180 | 215 | 12.5
C43092 | AE15B36D2 | 18 | 2018-03-29 | D |  | 84 | 0 |  | 6 |  |  | 남태희 |  |  | 1101 | 6 |  | 2 |  |  | 55 | 2 |  |  | 양호 | 양호 | 양호 | 양호 | 양호 | 미정 |  |  | Y |  | 2018-03-29 16:33 | 2018-03-29 16:10 | 2018-03-29 19:40 | 2018-03-29 19:23 | 55 | 17 | 23 | 170 | 210 | AR12.5
C43096 | AE15B36D2 | 18 | 2018-03-29 | D |  | 85 | 0 |  | 7 |  |  | 남태희 |  |  | 1101 | 7 |  | 3 | YES |  | 55 | 3 | YES |  | 양호 | 양호 | 양호 | 양호 | 양호 | 미정 |  |  | Y |  | 2018-03-29 20:59 | 2018-03-29 20:25 | 2018-03-30 00:25 | 2018-03-30 00:03 | 45 | 22 | 34 | 184 | 240
C43100 | AE15B36D2 | 18 | 2018-03-29 | A |  | 86 | 0 |  | 8 | [5 empty] | 1083 | 8 |  | 1 |  |  | 55 | 1 |  | O | 양호 | 양호 | 양호 | 양호 | 양호 | 미정 |  |  | Y |  | 2018-03-30 01:38 | 2018-03-30 01:25 | 2018-03-30 04:40 | 2018-03-30 04:29 | 60 | 11 | 13 | 171 | 195 | AR-12.0
C43104 | AE15B36D2 | 18 | 2018-03-29 | A |  | 87 | 0 |  | 9 | [5 empty] | 1082 | 9 |  | 2 |  |  | 55 | 2 |  |  | 양호 | 양호 | 양호 | 양호 | 양호 | 미정 |  |  | Y |  | 2018-03-30 05:29 | 2018-03-30 05:20 | 2018-03-30 12:05 | 2018-03-30 11:53 | 40 | 12 | 9 | 385 | 405 | AR-12.7
C43109 | AE4130MV | 18 | 2018-03-30 | C |  | 88 | 0 |  | 10 | [5 empty] | 1060 | 10 |  | 3 |  |  | 55 | 3 |  |  | 양호 | 양호 | 양호 | 양호 | 양호 | 미정 |  |  | Y |  | 2018-03-30 12:57 | 2018-03-30 12:50 | 2018-03-30 16:15 | 2018-03-30 15:51 | 45 | 24 | 7 | 174 | 205 | 18호래들 대보수 과침식
B42959 | SCR420HBS | 19 | 2018-01-10 | D | LADLE 대보수 첫회 | 1 | 0 |  | 1 |  |  | 최용선 |  |  | 1085 | 1 |  | 1 |  |  | 55 | 1 |  |  | 양호 | 양호 | 양호 | 양호 | 양호 | 미정 |  |  | Y |  | 2018-01-10 09:53 | 2018-01-10 09:35 | 2018-01-10 13:22 | 2018-01-10 13:08 | 10940 | 14 | 18 | 195 | 227 | P/P 170830-09-240 | 8 | 2018-01-07 09:00 | 2018-01-08 07:30 | 1350 | 895 | 30 | 5 | 2018-01-08 08:00 | 2018-01-10 09:30 | 2970 | 1085 | 217 | 319 | 342 | 23
B42963 | AE4140MB2 | 19 | 2018-01-10 | A |  | 2 | 0 |  | 2 |  |  | 송의섭 |  |  | 1126 | 2 |  | 2 |  |  | 55 | 2 |  |  | 양호 | 양호 | 양호 | 양호 | 양호 | 미정 |  |  | Y |  | 2018-01-10 14:25 | 2018-01-10 14:14 | 2018-01-10 17:37 | 2018-01-10 17:20 | 52 | 17 | 11 | 176 | 203
B42967 | AE4140M12 | 19 | 2018-01-10 | A |  | 3 | 0 |  | 3 |  |  | 강상완 | 우설식 |  | 1155 | 3 |  | 3 | YES |  | 55 | 3 | YES |  | 양호 | 양호 | 양호 | 양호 | 양호 | 미정 |  |  | Y |  | 2018-01-10 18:44 | 2018-01-10 18:28 | 2018-01-10 22:10 | 2018-01-10 21:57 | 51 | 13 | 16 | 193 | 222 | AR-10.0 CN철피녹음
B42971 | 16MNCRS5HAM | 19 | 2018-01-10 | B |  | 4 | 0 |  | 4 | [5 empty] | 1137 | 4 |  | 1 |  |  | 55 | 1 |  | O | 양호 | 양호 | 양호 | 양호 | 양호 | 미정 |  |  | Y |  | 2018-01-10 22:51 | 2018-01-10 22:45 | 2018-01-11 02:55 | 2018-01-11 02:38 | 35 | 17 | 6 | 227 | 250 | AR-10.35
B42975 | 16MNCRS5HAM | 19 | 2018-01-10 | B |  | 5 | 0 |  | 5 |  |  | 강상완 |  |  | 1090 | 5 |  | 2 |  |  | 55 | 2 |  |  | 양호 | 양호 | 양호 | 양호 | 양호 | 미정 |  |  | Y |  | 2018-01-11 03:29 | 2018-01-11 03:18 | 2018-01-11 06:47 | 2018-01-11 06:35 | 23 | 12 | 11 | 186 | 209 | AR-10.20
B42979 | SM45CB | 19 | 2018-01-11 | D |  | 6 | 0 |  | 6 |  |  | 송의섭 |  |  | 1087 | 6 |  | 3 |  |  | 55 | 3 |  |  | 양호 | 양호 | 양호 | 양호 | 양호 | 미정 |  |  | Y |  | 2018-01-11 07:38 | 2018-01-11 07:25 | 2018-01-11 11:12 | 2018-01-11 10:52 | 38 | 20 | 13 | 194 | 227
A43011 | SM48CH | 19 | 2018-01-11 | D |  | 7 | 0 |  | 7 |  |  | 송의섭 |  |  | 1086 | 7 |  | 4 | YES |  | 55 | 4 | YES |  | 양호 | 양호 | 양호 | 양호 | 양호 | 미정 |  |  | Y |  | 2018-01-11 12:22 | 2018-01-11 12:03 | 2018-01-11 15:57 | 2018-01-11 15:22 | 51 | 35 | 19 | 181 | 234
A43015 | SM48CH | 19 | 2018-01-11 | A |  | 8 | 0 |  | 8 |  |  | 강상완 |  |  | 1133 | 8 |  | 1 |  |  | 55 | 1 |  |  | 양호 | 양호 | 양호 | 양호 | 양호 | 미정 |  |  | Y |  | 2018-01-11 16:40 | 2018-01-11 16:27 | 2018-01-11 20:04 | 2018-01-11 19:46 | 30 | 18 | 13 | 186 | 217 | AR-9.7
A43019 | AE1055LS | 19 | 2018-01-11 | A |  | 9 | 0 |  | 9 |  |  | 송의섭 |  |  | 1132 | 9 |  | 2 |  |  | 55 | 2 |  |  | 양호 | 양호 | 양호 | 양호 | 양호 | 미정 |  |  | Y |  | 2018-01-11 21:04 | 2018-01-11 20:50 | 2018-01-12 00:50 | 2018-01-12 00:33 | 46 | 17 | 14 | 210 | 240 | AR-9.70
A43023 | AE1055LS | 19 | 2018-01-11 | C |  | 10 | 0 |  | 10 |  |  | 윤호철 | 김웅철 |  | 1095 | 10 |  | 3 |  |  | 55 | 3 |  |  | 양호 | 양호 | 양호 | 양호 | 양호 | 미정 |  |  | Y |  | 2018-01-12 01:38 | 2018-01-12 01:18 | 2018-01-12 05:08 | 2018-01-12 04:38 | 28 | 30 | 20 | 180 | 230 | AR-10.4
A43027 | AE1055LS | 19 | 2018-01-11 | C |  | 11 | 0 |  | 11 |  |  | 윤호철 | 김웅철 |  | 1098 | 11 |  | 4 | YES |  | 55 | 4 | YES |  | 양호 | 양호 | 양호 | 양호 | 양호 | 미정 |  |  | Y |  | 2018-01-12 05:40 | 2018-01-12 05:30 | 2018-01-12 08:50 | 2018-01-12 08:41 | 22 | 9 | 10 | 181 | 200 | AR-10.3
A43031 | SP-AE1055LS | 19 | 2018-01-12 | D |  | 12 | 0 |  | 12 |  |  |  | 장신일 |  | 1086 | 12 |  | 1 |  |  | 55 | 1 |  |  | 양호 | 양호 | 양호 | 양호 | 양호 | 미정 |  |  | Y |  | 2018-01-12 10:20 | 2018-01-12 09:55 | 2018-01-12 13:25 | 2018-01-12 13:03 | 65 | 22 | 25 | 163 | 210 | AR-10.25
A43035 | SP-AE1055LS | 19 | 2018-01-12 | A |  | 13 | 0 |  | 13 |  |  |  | 장신일 |  | 1091 | 13 |  | 2 |  |  | 55 | 2 |  |  | 양호 | 양호 | 양호 | 양호 | 양호 | 미정 |  |  | Y |  | 2018-01-12 14:43 | 2018-01-12 14:15 | 2018-01-12 17:52 | 2018-01-12 17:26 | 50 | 26 | 28 | 162 | 217 | AR-10.3
A43039 | STB2 | 19 | 2018-01-12 | A |  | 14 | 0 |  | 14 | YES |  |  |  |  | 1128 | 14 |  | 3 | YES |  | 55 | 3 | YES |  | 양호 | 양호 | 양호 | 양호 | 양호 | 미정 |  |  | Y |  | 2018-01-12 19:03 | 2018-01-12 18:45 | 2018-01-12 22:35 | 2018-01-12 22:10 | 53 | 25 | 18 | 187 | 230 | AR-9.6 C/N 철피녹음
A43042 | STB2 | 19 | 2018-01-12 | C |  | 15 | 0 | 외삽1 | 1 |  |  | 윤호철 | 김웅철 |  | 1080 | 15 |  | 1 |  |  | 55 | 1 |  | O | 양호 | 양호 | 양호 | 양호 | 양호 | 미정 |  |  | Y |  | 2018-01-12 22:32 | 2018-01-12 22:55 | 2018-01-13 01:45 | 2018-01-13 01:25 | 20 | 20 | -23 | 173 | 170 | AR-10.6
A43046 | STB2 | 19 | 2018-01-12 | C |  | 16 | 0 |  | 2 |  |  | 윤호철 | 김웅철 |  | 1091 | 16 |  | 2 |  |  | 55 | 2 |  |  | 양호 | 양호 | 양호 | 양호 | 양호 | 미정 |  |  | Y |  | 2018-01-13 02:53 | 2018-01-13 02:34 | 2018-01-13 06:15 | 2018-01-13 05:50 | 49 | 25 | 19 | 177 | 221 | AR-10.8
A43050 | SP-STB2 | 19 | 2018-01-13 | D |  | 17 | 0 |  | 3 |  |  | 장신일 |  |  | 1087 | 17 |  | 3 |  |  | 55 | 3 |  |  | 양호 | 양호 | 양호 | 양호 | 양호 | 미정 |  |  | Y |  | 2018-01-13 07:24 | 2018-01-13 07:10 | 2018-01-13 10:35 | 2018-01-13 10:19 | 55 | 16 | 14 | 175 | 205 | AR-9.7
A43054 | SCR420HON | 19 | 2018-01-13 | D |  | 18 | 0 |  | 4 |  |  | 장신일 |  |  | 1087 | 18 | YES | 4 | YES |  | 55 | 4 | YES |  | 양호 | 양호 | 양호 | 양호 | 양호 | 미정 |  |  | Y |  | 2018-01-13 11:49 | 2018-01-13 11:40 | 2018-01-13 15:10 | 2018-01-13 14:47 | 65 | 23 | 9 | 177 | 210 | AR-9.75
A43058 | SCR420HON | 19 | 2018-01-13 | B |  | 19 | 0 |  | 5 |  |  | 윤석재 |  |  | 1075 | 1 |  | 1 |  |  | 55 | 1 |  |  | 양호 | 양호 | 양호 | 양호 | 양호 | 미정 |  |  | Y |  | 2018-01-13 16:36 | 2018-01-13 16:10 | 2018-01-13 19:35 | 2018-01-13 19:18 | 60 | 17 | 26 | 162 | 205 | AR-9.85
A43062 | SCR420HON | 19 | 2018-01-13 | B |  | 20 | 0 |  | 6 |  |  | 윤석재 |  |  | 1081 | 2 |  | 2 |  |  | 55 | 2 |  |  | 양호 | 양호 | 양호 | 양호 | 양호 | 미정 |  |  | Y |  | 2018-01-13 20:46 | 2018-01-13 20:28 | 2018-01-13 23:43 | 2018-01-13 23:29 | 53 | 14 | 18 | 163 | 195 | AR-9.7
A43066 | AE1055MS | 19 | 2018-01-13 | C |  | 21 | 0 |  | 7 |  |  | 김웅철 | 윤호철 |  | 1090 | 3 |  | 3 |  |  | 55 | 3 |  |  | 양호 | 양호 | 양호 | 양호 | 양호 | 미정 |  |  | Y |  | 2018-01-14 00:42 | 2018-01-14 00:30 | 2018-01-14 04:03 | 2018-01-14 03:49 | 47 | 14 | 12 | 186 | 213 | AR-9.8
A43070 | AE1055MS | 19 | 2018-01-13 | C |  | 22 | 0 |  | 8 | YES |  | 강상완 |  |  | 1082 | 4 |  | 4 | YES |  | 55 | 4 | YES |  | 양호 | 양호 | 양호 | 양호 | 양호 | 미정 |  |  | N | 2 | 2018-01-14 04:51 | 2018-01-14 04:30 | 2018-01-14 08:08 | 2018-01-14 07:44 | 27 | 24 | 21 | 173 | 218 | AR-10.2
A43075 | STB2 | 19 | 2018-01-14 | D |  | 23 | 0 | 외삽2 | 1 |  |  | 장신일 |  |  | 1087 | 5 |  | 1 |  |  | 55 | 1 |  |  | 양호 | 양호 | 양호 | 양호 | 양호 | 미정 |  |  | Y |  | 2018-01-14 10:21 | 2018-01-14 10:15 | 2018-01-14 14:07 | 2018-01-14 13:33 | 127 | 34 | 6 | 192 | 232 | P/P 170823-08-208
A43079 | STB2 | 19 | 2018-01-14 | B |  | 24 | 0 |  | 2 |  |  | 우설식 |  |  | 1095 | 6 |  | 2 |  |  | 55 | 2 |  |  | 양호 | 양호 | 양호 | 양호 | 양호 | 미정 |  |  | Y |  | 2018-01-14 14:50 | 2018-01-14 14:25 | 2018-01-14 18:13 | 2018-01-14 17:55 | 18 | 18 | 25 | 184 | 228 | AR-10.4
A43083 | STB2 | 19 | 2018-01-14 | B |  | 25 | 0 |  | 3 |  |  | 우설식 |  |  | 1087 | 7 |  | 3 |  |  | 55 | 3 |  |  | 양호 | 양호 | 양호 | 양호 | 양호 | 미정 |  |  | Y |  | 2018-01-14 19:20 | 2018-01-14 19:02 | 2018-01-14 22:33 | 2018-01-14 22:14 | 49 | 19 | 18 | 175 | 211 | AR-10.45
A43087 | STB2 | 19 | 2018-01-14 | C |  | 26 | 0 |  | 4 |  |  | 윤호철 | 김웅철 |  | 1095 | 8 |  | 4 | YES |  | 55 | 4 | YES |  | 양호 | 양호 | 양호 | 양호 | 양호 | 미정 |  |  | Y |  | 2018-01-14 23:37 | 2018-01-14 23:10 | 2018-01-15 02:50 | 2018-01-15 02:34 | 37 | 16 | 27 | 177 | 220 | AR-10.7
A43091 | STB2 | 19 | 2018-01-14 | C |  | 27 | 0 |  | 5 |  |  | 윤호철 | 김웅철 |  | 1083 | 9 |  | 1 |  |  | 55 | 1 |  |  | 양호 | 양호 | 양호 | 양호 | 양호 | 미정 |  |  | Y |  | 2018-01-15 03:54 | 2018-01-15 03:40 | 2018-01-15 07:38 | 2018-01-15 06:59 | 50 | 39 | 14 | 186 | 238 | AR-10.5
A43094 | AE1548M | 19 | 2018-01-16 | A |  | 28 | 0 |  | 6 |  |  | 강상완 |  |  | 1147 | 10 |  | 2 |  |  | 55 | 2 |  |  | 양호 | 양호 | 양호 | 양호 | 양호 | 미정 |  |  | Y |  | 2018-01-16 07:26 | 2018-01-16 06:48 | 2018-01-16 12:00 | 2018-01-16 11:40 | 1390 | 20 | 38 | 254 | 312 | AR-9.85
B43092 | AE1548 | 19 | 2018-01-16 | A |  | 29 | 0 |  | 7 | [5 empty] | 1104 | 11 |  | 3 |  |  | 55 | 3 |  |  | 양호 | 양호 | 양호 | 양호 | 양호 | 미정 |  |  | Y |  | 2018-01-16 12:50 | 2018-01-16 12:35 | 2018-01-16 16:10 | 2018-01-16 15:51 | 35 | 19 | 15 | 182 | 215 | AR-10.8
B43096 | AE1548 | 19 | 2018-01-16 | B |  | 30 | 0 |  | 8 |  |  |  | 우설식 |  | 1073 | 12 |  | 1 |  |  | 55 | 1 |  | O | 양호 | 양호 | 양호 | 양호 | 양호 | 미정 |  |  | Y |  | 2018-01-16 17:00 | 2018-01-16 16:50 | 2018-01-16 20:35 | 2018-01-16 20:15 | 40 | 20 | 10 | 196 | 225 | AR-10.2
B43100 | AE1548 | 19 | 2018-01-16 | B |  | 31 | 0 |  | 9 |  |  |  | 우설식 |  | 1085 | 13 |  | 2 |  |  | 55 | 2 |  |  | 양호 | 양호 | 양호 | 양호 | 양호 | 미정 |  |  | Y |  | 2018-01-16 21:15 | 2018-01-16 21:03 | 2018-01-17 00:45 | 2018-01-17 00:26 | 28 | 19 | 12 | 192 | 222 | AR-10.35
B43104 | AE4330VM | 19 | 2018-01-16 | D |  | 32 | 0 |  | 10 |  |  | 송의섭 |  |  | 1087 | 14 |  | 3 |  |  | 55 | 3 |  |  | 양호 | 양호 | 양호 | 양호 | 양호 | 미정 |  |  | Y |  | 2018-01-17 02:06 | 2018-01-17 01:45 | 2018-01-17 05:53 | 2018-01-17 05:20 | 60 | 33 | 21 | 194 | 248
B43108 | AE4330VM2 | 19 | 2018-01-17 | A |  | 33 | 0 |  | 11 | YES | 150 |  |  |  | 1088 | 15 |  | 4 | YES |  | 55 | 4 | YES |  | 양호 | 양호 | 양호 | 양호 | 양호 | 미정 |  |  | Y |  | 2018-01-17 06:50 | 2018-01-17 06:30 | 2018-01-17 10:24 | 2018-01-17 10:04 | 37 | 20 | 20 | 194 | 234 | AR-9.7
B43112 | AE4330VM | 19 | 2018-01-17 | A |  | 34 | 0 | 외삽3 | 1 | [5 empty] | 1082 | 16 |  | 1 |  |  | 55 | 1 |  |  | 양호 | 양호 | 양호 | 양호 | 양호 | 미정 |  |  | INGOT |  | 2018-01-17 13:38 | 2018-01-17 13:25 | 2018-01-17 17:23 | 2018-01-17 16:38 | 181 | 45 | 13 | 180 | 238
B43116 | AE4137HMA | 19 | 2018-01-17 | B |  | 35 | 0 |  | 2 |  |  | 우설식 | 윤석재 |  | 1077 | 17 |  | 2 |  |  | 55 | 2 |  |  | 양호 | 양호 | 양호 | 양호 | 양호 | 미정 |  |  | Y |  | 2018-01-17 18:03 | 2018-01-17 17:55 | 2018-01-17 21:30 | 2018-01-17 21:18 | 32 | 12 | 8 | 194 | 215 | AR-10.4
B43119 | SM45C | 19 | 2018-01-17 | B |  | 36 | 0 |  | 3 |  |  | 윤석재 |  |  | 1083 | 18 |  | 3 |  |  | 55 | 3 |  |  | 양호 | 양호 | 양호 | 양호 | 양호 | 미정 |  |  | Y |  | 2018-01-17 21:46 | 2018-01-17 21:40 | 2018-01-18 01:20 | 2018-01-18 01:02 | 10 | 18 | 6 | 196 | 220
B43123 | SM45C | 19 | 2018-01-17 | D |  | 37 | 0 |  | 4 |  |  | 송의섭 |  |  | 1087 | 19 | YES | 4 | YES |  | 55 | 4 | YES |  | 양호 | 양호 | 양호 | 양호 | 양호 | 미정 |  |  | Y |  | 2018-01-18 02:05 | 2018-01-18 01:47 | 2018-01-18 06:10 | 2018-01-18 05:19 | 27 | 51 | 18 | 194 | 263
B43128 | SUM32F | 19 | 2018-01-18 | A |  | 38 | 0 |  | 5 |  |  | 장신일 | 강상완 |  | 1125 | 1 |  | 1 |  |  | 55 | 1 |  |  | 양호 | 양호 | 양호 | 양호 | 양호 | 미정 |  |  | Y |  | 2018-01-18 07:37 | 2018-01-18 07:30 | 2018-01-18 11:37 | 2018-01-18 11:22 | 80 | 16 | 7 | 224 | 247 | AR-9.4
A43143 | SMN455M | 19 | 2018-01-18 | A |  | 39 | 0 |  | 6 |  |  | 강상완 |  |  | 1144 | 2 |  | 2 |  |  | 55 | 2 |  |  | 양호 | 양호 | 양호 | 양호 | 양호 | 미정 |  |  | Y |  | 2018-01-18 12:17 | 2018-01-18 12:05 | 2018-01-18 15:35 | 2018-01-18 15:21 | 28 | 14 | 12 | 184 | 210 | AR-9.45
A43147 | AE5130M | 19 | 2018-01-18 | C |  | 40 | 0 |  | 7 | YES |  | 최용선 |  |  | 1060 | 3 |  | 3 |  |  | 55 | 3 |  |  | 양호 | 양호 | 양호 | 양호 | 양호 | 미정 |  |  | Y |  | 2018-01-18 16:30 | 2018-01-18 16:07 | 2018-01-18 20:15 | 2018-01-18 20:03 | 32 | 12 | 23 | 212 | 248 | AR-10.8
A43151 | AE5130M | 19 | 2018-01-18 | C |  | 41 | 0 | 외삽4 | 1 |  |  | 윤호철 | 김웅철 |  | 1090 | 4 |  | 4 | YES |  | 55 | 4 | YES |  | 양호 | 양호 | 양호 | 양호 | 양호 | 미정 |  |  | Y |  | 2018-01-18 20:54 | 2018-01-18 20:48 | 2018-01-19 00:22 | 2018-01-19 00:07 | 33 | 15 | 6 | 193 | 214 | P/P 11-29-9 [223]
A43157 | AE15B38M | 19 | 2018-01-18 | D |  | 42 | 0 |  | 2 |  |  |  | 장신일 |  | 1086 | 5 |  | 1 |  |  | 55 | 1 |  |  | 양호 | 양호 | 양호 | 양호 | 양호 | 미정 |  |  | Y |  | 2018-01-19 03:08 | 2018-01-19 02:45 | 2018-01-19 06:27 | 2018-01-19 05:52 | 143 | 35 | 23 | 164 | 222 | AR-10.25
A43161 | AE15B38M | 19 | 2018-01-19 | A |  | 43 | 0 |  | 3 |  |  | 강상완 |  |  | 1127 | 6 |  | 2 |  |  | 55 | 2 |  |  | 양호 | 양호 | 양호 | 양호 | 양호 | 미정 |  |  | Y |  | 2018-01-19 07:21 | 2018-01-19 06:57 | 2018-01-19 10:35 | 2018-01-19 10:09 | 30 | 26 | 24 | 169 | 218 | AR-9.9
A43165 | AE15B38M | 19 | 2018-01-19 | A |  | 44 | 0 |  | 4 |  |  | 송의섭 |  |  | 1134 | 7 |  | 3 |  |  | 55 | 3 |  |  | 양호 | 양호 | 양호 | 양호 | 양호 | 미정 |  |  | Y |  | 2018-01-19 11:36 | 2018-01-19 11:15 | 2018-01-19 14:38 | 2018-01-19 14:25 | 40 | 13 | 21 | 170 | 203 | AR-9.8
A43169 | AE15B38M | 19 | 2018-01-19 | C |  | 45 | 0 |  | 5 |  |  | 윤호철 | 김웅철 |  | 1090 | 8 |  | 4 | YES |  | 55 | 4 | YES |  | 양호 | 양호 | 양호 | 양호 | 양호 | 미정 |  |  | Y |  | 2018-01-19 15:41 | 2018-01-19 15:18 | 2018-01-19 18:48 | 2018-01-19 18:34 | 40 | 14 | 23 | 173 | 210 | AR-10.8
C41727 | SM45CB | 19 | 2018-01-19 | C |  | 46 | 0 |  | 6 |  |  | 최용선 |  |  | 1060 | 9 |  | 1 |  |  | 55 | 1 |  |  | 양호 | 양호 | 양호 | 양호 | 양호 | 미정 |  |  | Y |  | 2018-01-19 21:14 | 2018-01-19 21:00 | 2018-01-20 00:35 | 2018-01-20 00:21 | 132 | 14 | 14 | 187 | 215
C41731 | SM45C | 19 | 2018-01-19 | D |  | 47 | 0 |  | 7 |  |  | 남태희 |  |  | 1101 | 10 |  | 2 |  |  | 55 | 2 |  |  | 양호 | 양호 | 양호 | 양호 | 양호 | 미정 |  |  | Y |  | 2018-01-20 01:54 | 2018-01-20 01:25 | 2018-01-20 05:00 | 2018-01-20 04:42 | 50 | 18 | 29 | 168 | 215
C41735 | SWRCH45 | 19 | 2018-01-20 | B |  | 48 | 0 |  | 8 |  |  | 남태희 |  |  | 1088 | 11 |  | 3 |  |  | 55 | 3 |  |  | 양호 | 양호 | 양호 | 양호 | 양호 | 미정 |  |  | Y |  | 2018-01-20 06:07 | 2018-01-20 05:58 | 2018-01-20 09:20 | 2018-01-20 08:58 | 58 | 22 | 9 | 171 | 202
C41739 | SCR415HA | 19 | 2018-01-20 | B |  | 49 | 0 |  | 9 |  |  | 남문희 | 윤석재 |  | 1080 | 12 |  | 4 | YES |  | 55 | 4 | YES |  | 양호 | 양호 | 양호 | 양호 | 양호 | 미정 |  |  | Y |  | 2018-01-20 10:38 | 2018-01-20 10:25 | 2018-01-20 14:00 | 2018-01-20 13:25 | 65 | 35 | 13 | 167 | 215
C41743 | SUP9DM | 19 | 2018-01-20 | C |  | 50 | 0 |  | 10 | [5 empty] | 1060 | 13 |  | 1 |  |  | 55 | 1 |  |  | 양호 | 양호 | 양호 | 양호 | 양호 | 미정 |  |  | Y |  | 2018-01-20 14:59 | 2018-01-20 14:55 | 2018-01-20 18:30 | 2018-01-20 18:09 | 55 | 21 | 4 | 190 | 215
C41747 | SUP9DM | 19 | 2018-01-20 | C |  | 51 | 0 |  | 11 | [5 empty] | 1060 | 14 |  | 2 |  |  | 55 | 2 |  |  | 양호 | 양호 | 양호 | 양호 | 양호 | 미정 |  |  | Y |  | 2018-01-20 19:31 | 2018-01-20 19:20 | 2018-01-20 22:20 | 2018-01-20 22:24 | 50 | -4 | 11 | 173 | 180
C41748 | SUP9DM | 19 | 2018-01-20 | D |  | 52 | 0 |  | 12 |  |  | 남태희 |  |  | 1101 | 15 |  | 3 |  |  | 55 | 3 |  |  | 양호 | 양호 | 양호 | 양호 | 양호 | 미정 |  |  | Y |  | 2018-01-20 20:30 | 2018-01-21 00:15 | 2018-01-21 03:50 | 2018-01-21 03:45 | 115 | 5 | -225 | 435 | 215
C41754 | SUP9DM | 19 | 2018-01-20 | D |  | 53 | 0 |  | 13 |  |  | 남태희 |  |  | 1101 | 16 |  | 4 |  |  | 55 | 4 |  |  | 양호 | 양호 | 양호 | 양호 | 양호 | 미정 |  |  | Y |  | 2018-01-21 04:45 | 2018-01-21 04:30 | 2018-01-21 08:10 | 2018-01-21 07:54 | 40 | 16 | 15 | 189 | 220
C41758 | SM53C | 19 | 2018-01-21 | B |  | 54 | 0 |  | 14 |  |  | 남문희 |  |  | 1093 | 17 |  | 1 |  |  | 55 | 1 |  |  | 양호 | 양호 | 양호 | 양호 | 양호 | 미정 |  |  | Y |  | 2018-01-21 09:17 | 2018-01-21 09:10 | 2018-01-21 12:50 | 2018-01-21 12:29 | 60 | 21 | 7 | 192 | 220
C41762 | SM53C | 19 | 2018-01-21 | B |  | 55 | 0 |  | 1 |  |  | 남문희 |  |  | 1083 | 18 |  | 2 |  |  | 55 | 2 |  |  | 양호 | 양호 | 양호 | 양호 | 양호 | 미정 |  |  | Y |  | 2018-01-21 13:26 | 2018-01-21 13:05 | 2018-01-21 17:00 | 2018-01-21 16:48 | 15 | 12 | 21 | 203 | 235
C41766 | AE51105 | 19 | 2018-01-21 | C |  | 56 | 0 |  | 2 | [5 empty] | 1060 | 19 | YES | 3 | YES |  | 55 | 3 | YES |  | 양호 | 양호 | 양호 | 양호 | 양호 | 미정 |  |  | Y |  | 2018-01-21 18:18 | 2018-01-21 17:55 | 2018-01-21 21:40 | 2018-01-21 21:24 | 55 | 16 | 23 | 186 | 225
C41772 | SM55C | 19 | 2018-01-21 | A |  | 57 | 0 |  | 3 | [5 empty] | 1042 | 1 |  | 1 |  |  | 55 | 1 |  | O | 양호 | 양호 | 양호 | 양호 | 양호 | 미정 |  |  | Y |  | 2018-01-22 01:36 | 2018-01-22 01:20 | 2018-01-22 04:45 | 2018-01-22 04:26 | 220 | 19 | 16 | 171 | 205
C41776 | SM50CM | 19 | 2018-01-21 | A |  | 58 | 0 |  | 4 | [5 empty] | 1092 | 2 |  | 2 |  |  | 55 | 2 |  |  | 양호 | 양호 | 양호 | 양호 | 양호 | 미정 |  |  | Y |  | 2018-01-22 05:36 | 2018-01-22 05:30 | 2018-01-22 09:00 | 2018-01-22 08:52 | 45 | 8 | 6 | 196 | 210
C41780 | SM50CM | 19 | 2018-01-22 | B |  | 59 | 0 |  | 5 |  |  | 남문희 |  |  | 1092 | 3 |  | 3 |  |  | 55 | 3 |  |  | 양호 | 양호 | 양호 | 양호 | 양호 | 미정 |  |  | Y |  | 2018-01-22 09:39 | 2018-01-22 09:30 | 2018-01-22 13:35 | 2018-01-22 13:21 | 30 | 14 | 9 | 222 | 245
C41784 | S43BCH3 | 19 | 2018-01-22 | C |  | 60 | 0 |  | 6 |  |  | 남문희 |  |  | 1060 | 4 |  | 4 | YES |  | 55 | 4 | YES |  | 양호 | 양호 | 양호 | 양호 | 양호 | 미정 |  |  | Y |  | 2018-01-22 15:57 | 2018-01-22 15:50 | 2018-01-22 19:05 | 2018-01-22 18:41 | 135 | 23 | 7 | 165 | 195
C41788 | S43BCH3 | 19 | 2018-01-22 | C |  | 61 | 0 |  | 7 | [5 empty] | 1060 | 5 |  | 1 |  |  | 55 | 1 |  | O | 양호 | 양호 | 양호 | 양호 | 양호 | 미정 |  |  | Y |  | 2018-01-22 20:08 | 2018-01-22 19:55 | 2018-01-22 23:30 | 2018-01-22 23:10 | 50 | 20 | 13 | 183 | 215
C41791 | AE15B36C2 | 19 | 2018-01-22 | A |  | 62 | 0 |  | 8 | [5 empty] | 1084 | 6 |  | 2 |  |  | 55 | 2 |  |  | 양호 | 양호 | 양호 | 양호 | 양호 | 미정 |  |  | Y |  | 2018-01-22 23:51 | 2018-01-22 23:45 | 2018-01-23 03:15 | 2018-01-23 02:58 | 15 | 18 | 6 | 186 | 210
C41795 | AE15B36C2 | 19 | 2018-01-22 | A |  | 63 | 0 |  | 1 | [5 empty] | 1091 | 7 |  | 3 |  |  | 55 | 3 |  |  | 양호 | 양호 | 양호 | 양호 | 양호 | 미정 |  |  | Y |  | 2018-01-23 04:07 | 2018-01-23 03:55 | 2018-01-23 07:30 | 2018-01-23 07:21 | 40 | 9 | 12 | 194 | 215
C41799 | AE15B36C2 | 19 | 2018-01-23 | B |  | 64 | 0 |  | 2 |  |  | 남문희 |  |  | 1088 | 8 |  | 1 |  |  | 55 | 1 |  | O | 양호 | 양호 | 양호 | 양호 | 양호 | 미정 |  |  | Y |  | 2018-01-23 08:23 | 2018-01-23 08:15 | 2018-01-23 12:05 | 2018-01-23 11:51 | 45 | 14 | 8 | 207 | 230
C41803 | AE15B36C2 | 19 | 2018-01-23 | B |  | 65 | 0 |  | 3 |  |  | 남문희 |  |  | 1079 | 9 |  | 2 | YES |  | 55 | 2 | YES |  | 양호 | 양호 | 양호 | 양호 | 양호 | 미정 |  |  | Y |  | 2018-01-23 12:55 | 2018-01-23 12:35 | 2018-01-23 16:25 | 2018-01-23 16:15 | 30 | 10 | 20 | 200 | 230
C41807 | AE15B36C2 | 19 | 2018-01-23 | D |  | 66 | 0 |  | 4 |  |  | 남태희 |  |  | 1101 | 10 |  | 1 |  |  | 55 | 1 |  | O | 양호 | 양호 | 양호 | 양호 | 양호 | 미정 |  |  | Y |  | 2018-01-23 17:27 | 2018-01-23 17:10 | 2018-01-23 20:40 | 2018-01-23 20:32 | 45 | 8 | 17 | 185 | 210
C41811 | AE4140M9 | 19 | 2018-01-23 | D |  | 67 | 0 |  | 5 |  |  | 남태희 |  |  | 1101 | 11 |  | 2 |  |  | 55 | 2 |  |  | 양호 | 양호 | 양호 | 양호 | 양호 | 미정 |  |  | Y |  | 2018-01-23 21:37 | 2018-01-23 21:20 | 2018-01-24 00:50 | 2018-01-24 00:33 | 40 | 17 | 17 | 176 | 210
C41815 | SCR440B1 | 19 | 2018-01-23 | A |  | 68 | 0 |  | 6 |  |  |  | 남태희 |  | 1088 | 12 |  | 3 |  |  | 55 | 3 |  |  | 양호 | 양호 | 양호 | 양호 | 양호 | 미정 |  |  | Y |  | 2018-01-24 02:09 | 2018-01-24 02:00 | 2018-01-24 05:30 | 2018-01-24 05:08 | 70 | 22 | 9 | 179 | 210
C41819 | SCR440B1 | 19 | 2018-01-24 | B |  | 69 | 0 |  | 7 |  |  |  | 남태희 |  | 1067 | 13 |  | 4 |  |  | 55 | 4 |  |  | 양호 | 양호 | 양호 | 양호 | 양호 | 미정 |  |  | Y |  | 2018-01-24 06:34 | 2018-01-24 06:15 | 2018-01-24 10:00 | 2018-01-24 09:51 | 45 | 9 | 19 | 197 | 225
C41823 | SM25C | 19 | 2018-01-24 | B |  | 70 | 0 |  | 1 |  |  | 남문희 |  |  | 1086 | 14 |  | 1 |  |  | 55 | 1 |  |  | 양호 | 양호 | 양호 | 양호 | 양호 | 미정 |  |  | Y |  | 2018-01-24 11:03 | 2018-01-24 11:00 | 2018-01-24 14:20 | 2018-01-24 13:52 | 60 | 28 | 3 | 169 | 200
B43268 | AE4140 | 19 | 2018-01-24 | D |  | 71 | 0 |  | 2 |  |  | 장신일 |  |  | 1086 | 15 |  | 2 | YES |  | 55 | 2 | YES |  | 양호 | 양호 | 양호 | 양호 | 양호 | 미정 |  |  | Y |  | 2018-01-24 14:46 | 2018-01-24 14:37 | 2018-01-24 18:18 | 2018-01-24 17:56 | 17 | 22 | 9 | 189 | 221 | CN철피녹음
B43272 | AE4140 | 19 | 2018-01-24 | D |  | 72 | 0 |  | 3 |  |  |  | 장신일 |  | 1087 | 16 |  | 1 |  |  | 55 | 1 |  | O | 양호 | 양호 | 양호 | 양호 | 양호 | 미정 |  |  | Y |  | 2018-01-24 19:04 | 2018-01-24 18:53 | 2018-01-24 22:40 | 2018-01-24 21:56 | 35 | 43 | 11 | 173 | 227 | AR-9.6
B43276 | 30MNB5M | 19 | 2018-01-24 | A |  | 73 | 0 |  | 4 |  |  | 장신일 | 강상완 |  | 1138 | 17 |  | 2 |  |  | 55 | 2 |  |  | 양호 | 양호 | 양호 | 양호 | 양호 | 미정 |  |  | Y |  | 2018-01-24 23:10 | 2018-01-24 23:00 | 2018-01-25 03:07 | 2018-01-25 02:47 | 20 | 20 | 10 | 217 | 247 | AR-9.75 과침식으로 보수처리
B43432 | SM35C | 19 | 2018-02-02 | D | LADLE 대보수 첫회 | 1 | 0 | 내삽 | 1 | [5 empty] | 1083 | 1 |  | 1 |  |  | 55 | 1 |  | O | 양호 | 양호 | 양호 | 양호 | 양호 | 미정 |  |  | Y |  | 2018-02-02 13:11 | 2018-02-02 13:05 | 2018-02-02 16:30 | 2018-02-02 16:14 | 12118 | 16 | 6 | 183 | 205 | PP170830-06 173
B43436 | SM35C | 19 | 2018-02-02 | B |  | 2 | 0 |  | 2 |  |  |  | 우설식 |  | 1086 | 2 |  | 2 |  |  | 55 | 2 |  |  | 양호 | 양호 | 양호 | 양호 | 양호 | 미정 |  |  | Y |  | 2018-02-02 17:14 | 2018-02-02 16:50 | 2018-02-02 21:00 | 2018-02-02 20:24 | 20 | 36 | 24 | 190 | 250 | AR-10.65
B43440 | 46MNVS6 | 19 | 2018-02-02 | B |  | 3 | 0 |  | 3 |  |  |  | 우설식 |  | 1078 | 3 |  | 3 |  |  | 55 | 3 |  |  | 양호 | 양호 | 양호 | 양호 | 양호 | 미정 |  |  | Y |  | 2018-02-02 21:38 | 2018-02-02 21:23 | 2018-02-03 01:10 | 2018-02-03 00:28 | 23 | 42 | 15 | 170 | 227 | AR-10.15
A43483 | AE15B38M | 19 | 2018-02-02 | C |  | 4 | 0 |  | 4 |  |  | 최용선 |  |  | 1090 | 4 |  | 4 | YES |  | 55 | 4 | YES |  | 양호 | 양호 | 양호 | 양호 | 양호 | 미정 |  |  | Y |  | 2018-02-03 01:25 | 2018-02-03 01:20 | 2018-02-03 05:05 | 2018-02-03 04:44 | 10 | 21 | 5 | 199 | 225 | AR-10.6
A43487 | AE15B38M | 19 | 2018-02-02 | C |  | 5 | 0 |  | 5 |  |  | 윤호철 | 김웅철 |  | 1096 | 5 |  | 1 |  |  | 55 | 1 |  |  | 양호 | 양호 | 양호 | 양호 | 양호 | 미정 |  |  | Y |  | 2018-02-03 05:52 | 2018-02-03 05:27 | 2018-02-03 09:27 | 2018-02-03 09:00 | 22 | 27 | 25 | 188 | 240 | AR-10.45
A43491 | AE15B38M | 19 | 2018-02-03 | D |  | 6 | 0 |  | 6 |  |  | 장신일 |  |  | 1089 | 6 |  | 2 | YES |  | 55 | 2 | YES |  | 양호 | 양호 | 양호 | 양호 | 양호 | 미정 |  |  | Y |  | 2018-02-03 10:22 | 2018-02-03 10:05 | 2018-02-03 14:18 | 2018-02-03 13:26 | 38 | 52 | 17 | 184 | 253 | 플레이트면 침식
A43495 | AE5120M | 19 | 2018-02-03 | B |  | 7 | 0 |  | 7 |  |  | 윤석재 |  |  | 1095 | 7 |  | 1 |  |  | 55 | 1 |  | O | 양호 | 양호 | 양호 | 양호 | 양호 | 미정 |  |  | Y |  | 2018-02-03 14:37 | 2018-02-03 14:30 | 2018-02-03 18:20 | 2018-02-03 17:49 | 12 | 31 | 7 | 192 | 230 | AR-9.1
A43499 | AE5120M | 19 | 2018-02-03 | B |  | 8 | 0 |  | 8 |  |  | 윤석재 |  |  | 1088 | 8 |  | 2 |  |  | 55 | 2 |  |  | 양호 | 양호 | 양호 | 양호 | 양호 | 미정 |  |  | Y |  | 2018-02-03 18:55 | 2018-02-03 18:30 | 2018-02-03 22:25 | 2018-02-03 21:52 | 10 | 33 | 25 | 178 | 235 | AR-9.65
A43503 | STB2 | 19 | 2018-02-03 | C |  | 9 | 0 |  | 9 |  |  | 윤호철 | 김웅철 |  | 1091 | 9 |  | 3 | YES |  | 55 | 3 | YES |  | 양호 | 양호 | 양호 | 양호 | 양호 | 미정 |  |  | Y |  | 2018-02-03 23:09 | 2018-02-03 22:54 | 2018-02-04 03:38 | 2018-02-04 02:20 | 29 | 78 | 15 | 190 | 284 | AR-10.1 C/N철피크렉
A43508 | STB2 | 19 | 2018-02-03 | C |  | 10 | 0 |  | 10 |  |  | 윤호철 | 김웅철 |  | 1087 | 10 |  | 1 |  |  | 55 | 1 |  | O | 양호 | 양호 | 양호 | 양호 | 양호 | 미정 |  |  | Y |  | 2018-02-04 04:50 | 2018-02-04 04:34 | 2018-02-04 08:04 | 2018-02-04 07:43 | 56 | 21 | 16 | 173 | 210 | AR-10.8
A43512 | STB2 | 19 | 2018-02-04 | A |  | 11 | 0 |  | 11 |  |  | 강상완 |  |  | 1138 | 11 |  | 2 |  |  | 55 | 2 |  |  | 양호 | 양호 | 양호 | 양호 | 양호 | 미정 |  |  | Y |  | 2018-02-04 09:00 | 2018-02-04 08:45 | 2018-02-04 12:32 | 2018-02-04 12:14 | 41 | 18 | 15 | 193 | 227 | AR-9.8
A43516 | STB2D | 19 | 2018-02-04 | A |  | 12 | 0 |  | 12 |  |  | 강상완 |  |  | 1127 | 12 |  | 3 | YES |  | 55 | 3 | YES |  | 양호 | 양호 | 양호 | 양호 | 양호 | 미정 |  |  | Y |  | 2018-02-04 13:30 | 2018-02-04 13:20 | 2018-02-04 17:40 | 2018-02-04 17:08 | 48 | 32 | 10 | 218 | 260 | AR-9.6 CN철피녹음
A43520 | STB2D | 19 | 2018-02-04 | B |  | 13 | 0 |  | 13 |  |  | 윤석재 |  |  | 1082 | 13 |  | 1 |  |  | 55 | 1 |  | O | 양호 | 양호 | 양호 | 양호 | 양호 | 미정 |  |  | Y |  | 2018-02-04 18:31 | 2018-02-04 18:13 | 2018-02-04 21:48 | 2018-02-04 21:33 | 33 | 15 | 18 | 181 | 215 | AR-9.5
A43524 | AE15B34M | 19 | 2018-02-04 | C |  | 14 | 0 |  | 14 |  |  | 윤호철 | 김웅철 |  | 1093 | 14 |  | 2 |  |  | 55 | 2 |  |  | 양호 | 양호 | 양호 | 양호 | 양호 | 미정 |  |  | Y |  | 2018-02-04 23:00 | 2018-02-04 22:40 | 2018-02-05 02:35 | 2018-02-05 02:10 | 52 | 25 | 20 | 190 | 235 | AR-10.5
A43528 | AE15B34M | 19 | 2018-02-04 | C |  | 15 | 0 |  | 15 |  |  | 윤호철 | 김웅철 |  | 1093 | 15 |  | 3 |  |  | 55 | 3 |  |  | 양호 | 양호 | 양호 | 양호 | 양호 | 미정 |  |  | Y |  | 2018-02-05 03:54 | 2018-02-05 03:28 | 2018-02-05 07:15 | 2018-02-05 06:41 | 53 | 34 | 26 | 167 | 227 | AR-9.25
A43532 | SFMN438VS2 | 19 | 2018-02-05 | A |  | 16 | 0 |  | 16 | YES |  | 강상완 |  |  | 1036 | 16 |  | 4 | YES |  | 55 | 4 | YES |  | 양호 | 양호 | 양호 | 양호 | 양호 | 미정 |  |  | Y |  | 2018-02-05 08:10 | 2018-02-05 07:55 | 2018-02-05 11:38 | 2018-02-05 11:10 | 40 | 28 | 15 | 179 | 223 | AR-9.9
A43535 | SCM415C2 | 19 | 2018-02-05 | A |  | 17 | 0 | 외삽1 | 1 |  |  | 강상완 |  |  | 1132 | 17 |  | 1 |  |  | 55 | 1 |  |  | 양호 | 양호 | 양호 | 양호 | 양호 | 미정 |  |  | INGOT |  | 2018-02-05 13:10 | 2018-02-05 13:05 | 2018-02-05 15:30 | 2018-02-05 15:09 | 87 | 21 | 5 | 119 | 145 | AR-10.3 | .
A43538 | SM55CBQ | 19 | 2018-02-05 | B |  | 18 | 0 |  | 2 |  |  | 우설식 |  |  | 1082 | 18 |  | 2 |  |  | 55 | 2 |  |  | 양호 | 양호 | 양호 | 양호 | 양호 | 미정 |  |  | Y |  | 2018-02-05 16:37 | 2018-02-05 16:25 | 2018-02-05 20:05 | 2018-02-05 19:38 | 55 | 27 | 12 | 181 | 220 | AR-10.3
A43542 | AE1055LS | 19 | 2018-02-05 | B |  | 19 | 0 |  | 3 |  |  | 우설식 |  |  | 1081 | 19 | YES | 3 | YES |  | 55 | 3 | YES |  | 양호 | 양호 | 양호 | 양호 | 양호 | 미정 |  |  | Y |  | 2018-02-05 21:04 | 2018-02-05 20:43 | 2018-02-06 00:20 | 2018-02-05 23:50 | 38 | 30 | 21 | 166 | 217 | AR-10.2
A43546 | AE1055LS | 19 | 2018-02-05 | D |  | 20 | 0 |  | 4 |  |  | 장신일 |  |  | 1087 | 1 |  | 1 |  |  | 55 | 1 |  | O | 양호 | 양호 | 양호 | 양호 | 양호 | 미정 |  |  | Y |  | 2018-02-06 01:16 | 2018-02-06 01:03 | 2018-02-06 04:37 | 2018-02-06 04:11 | 43 | 26 | 13 | 174 | 214
A43550 | AE1055LS | 19 | 2018-02-05 | D |  | 21 | 0 |  | 5 |  |  | 장신일 |  |  | 1087 | 2 |  | 2 |  |  | 55 | 2 |  |  | 양호 | 양호 | 양호 | 양호 | 양호 | 미정 |  |  | Y |  | 2018-02-06 05:43 | 2018-02-06 05:23 | 2018-02-06 08:58 | 2018-02-06 08:22 | 46 | 36 | 20 | 159 | 215
A43554 | SMN440 | 19 | 2018-02-06 | A |  | 22 | 0 |  | 6 |  |  | 강상완 |  |  | 1094 | 3 |  | 3 |  |  | 55 | 3 |  |  | 양호 | 양호 | 양호 | 양호 | 양호 | 미정 |  |  | Y |  | 2018-02-06 09:40 | 2018-02-06 09:23 | 2018-02-06 13:11 | 2018-02-06 12:57 | 25 | 14 | 17 | 196 | 228 | AR-10.9
A43558 | SMN440 | 19 | 2018-02-06 | A |  | 23 | 0 |  | 7 |  |  | 강상완 |  | F78E56CD09644B23895AFEE6ED45AB57 | 1078 | 4 |  | 4 | YES |  | 55 | 4 | YES |  | 양호 | 양호 | 양호 | 양호 | 양호 | 미정 |  |  | Y |  | 2018-02-06 14:09 | 2018-02-06 13:55 | 2018-02-06 17:20 | 2018-02-06 17:03 | 44 | 17 | 14 | 174 | 205
A43562 | DCK45M2 | 19 | 2018-02-06 | B |  | 24 | 0 |  | 8 |  |  | 우설식 |  |  | 1080 | 5 |  | 1 |  |  | 55 | 1 |  |  | 양호 | 양호 | 양호 | 양호 | 양호 | 미정 |  |  | Y |  | 2018-02-06 18:32 | 2018-02-06 18:20 | 2018-02-06 22:45 | 2018-02-06 22:26 | 60 | 19 | 12 | 234 | 265 | AR-10.5
C42135 | DCK45M2 | 19 | 2018-02-06 | D |  | 25 | 0 |  | 9 |  |  | 장신일 |  |  | 1101 | 6 |  | 2 |  |  | 55 | 2 |  |  | 양호 | 양호 | 양호 | 양호 | 양호 | 미정 |  |  | Y |  | 2018-02-07 02:15 | 2018-02-07 01:50 | 2018-02-07 05:40 | 2018-02-07 05:13 | 185 | 27 | 25 | 178 | 230
C42139 | DCK45M2 | 19 | 2018-02-07 | A |  | 26 | 0 |  | 10 | [5 empty] | 1081 | 7 |  | 3 |  |  | 55 | 3 |  |  | 양호 | 양호 | 양호 | 양호 | 양호 | 미정 |  |  | Y |  | 2018-02-07 06:55 | 2018-02-07 06:50 | 2018-02-07 10:30 | 2018-02-07 09:50 | 70 | 40 | 5 | 175 | 220
C42143 | SM45CB | 19 | 2018-02-07 | A |  | 27 | 0 |  | 11 | [5 empty] | 1087 | 8 |  | 4 | YES |  | 55 | 4 | YES |  | 양호 | 양호 | 양호 | 양호 | 양호 | 미정 |  |  | Y |  | 2018-02-07 12:28 | 2018-02-07 12:20 | 2018-02-07 15:50 | 2018-02-07 15:24 | 110 | 26 | 8 | 177 | 210
C42147 | SM45C | 19 | 2018-02-07 | C |  | 28 | 0 |  | 12 | [5 empty] | 1060 | 9 |  | 1 |  |  | 55 | 1 |  |  | 양호 | 양호 | 양호 | 양호 | 양호 | 미정 |  |  | Y |  | 2018-02-07 17:01 | 2018-02-07 16:50 | 2018-02-07 20:15 | 2018-02-07 19:47 | 60 | 28 | 11 | 166 | 205
C42151 | SM45C | 19 | 2018-02-07 | C |  | 29 | 0 |  | 13 | YES |  |  |  |  | 1060 | 10 |  | 2 |  |  | 55 | 2 |  |  | 양호 | 양호 | 양호 | 양호 | 양호 | 미정 |  |  | Y |  | 2018-02-07 21:22 | 2018-02-07 21:10 | 2018-02-08 00:30 | 2018-02-08 00:13 | 55 | 17 | 12 | 171 | 200
C42155 | SM45C | 19 | 2018-02-07 | D |  | 30 | 0 | 외삽2 | 1 |  |  | 남태희 |  |  | 1101 | 11 |  | 3 |  |  | 55 | 3 |  |  | 양호 | 양호 | 양호 | 양호 | 양호 | 미정 |  |  | Y |  | 2018-02-08 01:46 | 2018-02-08 01:25 | 2018-02-08 04:50 | 2018-02-08 04:43 | 55 | 7 | 21 | 177 | 205 | P/P교체 6--23--6--230 잔존300
A43595 | SM48CM1 | 19 | 2018-02-08 | A |  | 31 | 0 |  | 2 |  |  | 남태희 |  |  | 1084 | 12 |  | 4 | YES |  | 55 | 4 | YES |  | 양호 | 양호 | 양호 | 양호 | 양호 | 미정 |  |  | Y |  | 2018-02-08 06:17 | 2018-02-08 06:05 | 2018-02-08 10:10 | 2018-02-08 09:16 | 75 | 54 | 12 | 180 | 245
B43565 | AE15B36D2 | 19 | 2018-02-08 | A |  | 32 | 0 |  | 3 |  |  | 송의섭 |  |  | 1144 | 13 |  | 1 |  |  | 55 | 1 |  |  | 양호 | 양호 | 양호 | 양호 | 양호 | 미정 |  |  | Y |  | 2018-02-08 12:05 | 2018-02-08 12:00 | 2018-02-08 15:45 | 2018-02-08 15:38 | 110 | 7 | 5 | 213 | 225 | AR-10.45
B43570 | AE15B36D2 | 19 | 2018-02-08 | C |  | 33 | 0 |  | 4 |  |  | 최용선 |  |  | 1091 | 14 |  | 2 |  |  | 55 | 2 |  |  | 양호 | 양호 | 양호 | 양호 | 양호 | 미정 |  |  | Y |  | 2018-02-08 17:41 | 2018-02-08 17:15 | 2018-02-08 21:13 | 2018-02-08 21:01 | 90 | 12 | 26 | 199 | 238 | AR-10.55
B43575 | AE4340I | 19 | 2018-02-08 | D |  | 34 | 0 |  | 5 |  |  | 최용선 |  |  | 1089 | 15 |  | 3 |  |  | 55 | 3 |  |  | 양호 | 양호 | 양호 | 양호 | 양호 | 미정 |  |  | INGOT |  | 2018-02-08 23:04 | 2018-02-08 22:35 | 2018-02-09 02:05 | 2018-02-09 01:34 | 82 | 31 | 29 | 150 | 210 | AR-10.45
B43580 | SCM440 | 19 | 2018-02-08 | D |  | 35 | 0 |  | 6 |  |  | 송의섭 |  |  | 1086 | 16 |  | 4 | YES |  | 55 | 4 | YES |  | 양호 | 양호 | 양호 | 양호 | 양호 | 미정 |  |  | N | 1 | 2018-02-09 04:21 | 2018-02-09 04:08 | 2018-02-09 09:15 | 2018-02-09 15:06 | 123 | -351 | 13 | 645 | 307 | 성분불량으로 작업중단 래들장시간대기로 래들교체함 19호>1호
B43584 | SCM440 | 19 | 2018-02-09 | B |  | 36 | 0 |  | 7 |  |  | 우설식 |  |  | 1086 | 16 |  | 1 |  |  | 55 | 1 |  |  | 양호 | 양호 | 양호 | 양호 | 양호 | 미정 |  |  | Y |  | 2018-02-09 09:54 | 2018-02-09 09:40 | 2018-02-09 13:05 | 2018-02-09 12:51 | 25 | 14 | 14 | 177 | 205 | AR-10.2 바닥에 용강5톤 얼어있었음
A43622 | SCR420HB | 19 | 2018-02-09 | C |  | 37 | 0 |  | 8 |  |  | 윤석재 | 우설식 |  | 1095 | 17 |  | 2 |  |  | 55 | 2 |  |  | 양호 | 양호 | 양호 | 양호 | 양호 | 미정 |  |  | Y |  | 2018-02-09 16:14 | 2018-02-09 15:50 | 2018-02-09 19:05 | 2018-02-09 18:54 | 165 | 11 | 24 | 159 | 195
A43626 | SCR420HB | 19 | 2018-02-09 | C |  | 38 | 0 |  | 9 |  |  | 윤호철 | 김웅철 |  | 1084 | 18 | YES | 3 | YES |  | 55 | 3 | YES |  | 양호 | 양호 | 양호 | 양호 | 양호 | 미정 |  |  | Y |  | 2018-02-09 20:32 | 2018-02-09 20:10 | 2018-02-09 23:56 | 2018-02-09 23:32 | 65 | 24 | 22 | 180 | 226 | AR-10.5
A43630 | SCR420HB | 19 | 2018-02-09 | D |  | 39 | 0 |  | 10 |  |  | 장신일 |  |  | 1087 | 1 |  | 1 |  |  | 55 | 1 |  | O | 양호 | 양호 | 양호 | 양호 | 양호 | 미정 |  |  | Y |  | 2018-02-10 00:53 | 2018-02-10 00:30 | 2018-02-10 04:25 | 2018-02-10 03:30 | 34 | 55 | 23 | 157 | 235
A43634 | SM48CH | 19 | 2018-02-09 | D |  | 40 | 0 |  | 11 | YES | 150 | 장신일 |  |  | 1085 | 2 |  | 2 |  |  | 55 | 2 |  |  | 양호 | 양호 | 양호 | 양호 | 양호 | 미정 |  |  | Y |  | 2018-02-10 05:15 | 2018-02-10 04:58 | 2018-02-10 08:30 | 2018-02-10 08:02 | 33 | 28 | 17 | 167 | 212
A43638 | SM48CH | 19 | 2018-02-10 | B |  | 41 | 0 | 외삽3 | 1 |  |  | 윤석재 |  |  | 1078 | 3 |  | 3 |  |  | 55 | 3 |  |  | 양호 | 양호 | 양호 | 양호 | 양호 | 미정 |  |  | Y |  | 2018-02-10 09:56 | 2018-02-10 09:25 | 2018-02-10 13:03 | 2018-02-10 12:50 | 55 | 13 | 31 | 175 | 218 | P/P174449-01(171)
A43642 | SM48CH | 19 | 2018-02-10 | C |  | 42 | 0 |  | 2 |  |  | 윤석재 |  |  | 1088 | 4 |  | 4 | YES |  | 55 | 4 | YES |  | 양호 | 양호 | 양호 | 양호 | 양호 | 미정 |  |  | Y |  | 2018-02-10 14:14 | 2018-02-10 13:50 | 2018-02-10 17:35 | 2018-02-10 17:13 | 47 | 22 | 24 | 180 | 225 | AR-10.4
A43646 | AE1055LS | 19 | 2018-02-10 | C |  | 43 | 0 |  | 3 |  |  | 윤호철 | 김웅철 |  | 1085 | 5 |  | 1 |  |  | 55 | 1 |  |  | 양호 | 양호 | 양호 | 양호 | 양호 | 미정 |  |  | Y |  | 2018-02-10 19:43 | 2018-02-10 19:20 | 2018-02-10 23:18 | 2018-02-10 22:38 | 105 | 40 | 23 | 175 | 238 | AR-10.75
A43650 | AE1055LS | 19 | 2018-02-10 | A |  | 44 | 0 |  | 4 |  |  | 강상완 | 김웅철 |  | 1136 | 6 |  | 2 |  |  | 55 | 2 |  |  | 양호 | 양호 | 양호 | 양호 | 양호 | 미정 |  |  | Y |  | 2018-02-11 00:10 | 2018-02-10 23:45 | 2018-02-11 03:05 | 2018-02-11 02:43 | 27 | 22 | 25 | 153 | 200 | AR-10.8
A43654 | AE1055LS | 19 | 2018-02-10 | A |  | 45 | 0 |  | 5 |  |  | 강상완 | 김웅철 |  | 1128 | 7 |  | 3 |  |  | 55 | 3 |  |  | 양호 | 양호 | 양호 | 양호 | 양호 | 미정 |  |  | Y |  | 2018-02-11 04:20 | 2018-02-11 03:50 | 2018-02-11 07:40 | 2018-02-11 07:08 | 45 | 32 | 30 | 168 | 230 | AR-10.6
A43658 | SP-AE1055LS | 19 | 2018-02-11 | B |  | 46 | 0 |  | 6 |  |  | 윤석재 |  |  | 1089 | 8 |  | 1 |  |  | 55 | 1 |  | O | 양호 | 양호 | 양호 | 양호 | 양호 | 미정 |  |  | Y |  | 2018-02-11 08:53 | 2018-02-11 08:20 | 2018-02-11 11:50 | 2018-02-11 11:34 | 40 | 16 | 33 | 162 | 210 | AR-10.85
A43662 | SP-AE1055LS | 19 | 2018-02-11 | B |  | 47 | 0 |  | 7 |  |  | 윤석재 |  |  | 1081 | 9 |  | 2 |  |  | 55 | 2 |  |  | 양호 | 양호 | 양호 | 양호 | 양호 | 미정 |  |  | Y |  | 2018-02-11 12:58 | 2018-02-11 12:45 | 2018-02-11 16:10 | 2018-02-11 15:53 | 55 | 17 | 13 | 175 | 205 | AR-10.25
A43666 | STB2 | 19 | 2018-02-11 | C |  | 48 | 0 |  | 8 |  |  | 강상완 | 김웅철 |  | 1087 | 10 |  | 3 | YES |  | 55 | 3 | YES |  | 양호 | 양호 | 양호 | 양호 | 양호 | 미정 |  |  | Y |  | 2018-02-11 17:12 | 2018-02-11 16:50 | 2018-02-11 20:58 | 2018-02-11 20:37 | 40 | 21 | 22 | 205 | 248 | AR-10.9 C/N 11시 철피녹음
A43670 | STB2 | 19 | 2018-02-11 | C |  | 49 | 0 |  | 9 |  |  | 최용선 | 김웅철 |  | 1091 | 11 |  | 1 |  |  | 55 | 1 |  | O | 양호 | 양호 | 양호 | 양호 | 양호 | 미정 |  |  | Y |  | 2018-02-11 21:44 | 2018-02-11 21:18 | 2018-02-12 01:17 | 2018-02-12 01:02 | 20 | 15 | 26 | 198 | 239 | AR-10.5
A43674 | STB2 | 19 | 2018-02-11 | A |  | 50 | 0 |  | 10 |  |  | 강상완 |  |  | 1139 | 12 |  | 2 |  |  | 55 | 2 |  |  | 양호 | 양호 | 양호 | 양호 | 양호 | 미정 |  |  | Y |  | 2018-02-12 02:03 | 2018-02-12 01:52 | 2018-02-12 06:05 | 2018-02-12 05:38 | 35 | 27 | 11 | 214 | 253 | AR-10.1
A43679 | STB2 | 19 | 2018-02-12 | B |  | 51 | 0 |  | 11 | YES | 150 | 우설식 |  |  | 1082 | 13 |  | 3 |  |  | 55 | 3 |  |  | 양호 | 양호 | 양호 | 양호 | 양호 | 미정 |  |  | Y |  | 2018-02-12 07:07 | 2018-02-12 06:45 | 2018-02-12 10:25 | 2018-02-12 10:00 | 40 | 25 | 22 | 174 | 220 | AR-9.65
A43683 | STB2 | 19 | 2018-02-12 | B |  | 52 | 0 | 외삽4 | 1 |  |  | 윤석재 |  |  | 1073 | 14 |  | 4 | YES |  | 55 | 4 | YES |  | 양호 | 양호 | 양호 | 양호 | 양호 | 미정 |  |  | Y |  | 2018-02-12 11:27 | 2018-02-12 11:15 | 2018-02-12 14:55 | 2018-02-12 14:27 | 50 | 28 | 12 | 180 | 220 | P/P171208-05(236)
A43687 | SF40CVM2 | 19 | 2018-02-12 | D |  | 53 | 0 |  | 2 |  |  |  | 장신일 |  | 1086 | 15 |  | 1 |  |  | 55 | 1 |  |  | 양호 | 양호 | 양호 | 양호 | 양호 | 미정 |  |  | Y |  | 2018-02-12 15:43 | 2018-02-12 15:30 | 2018-02-12 19:48 | 2018-02-12 19:18 | 35 | 30 | 13 | 215 | 258
A43691 | SF40CVM2 | 19 | 2018-02-12 | D |  | 54 | 0 |  | 3 |  |  | 장신일 |  |  | 1086 | 16 |  | 2 |  |  | 55 | 2 |  |  | 양호 | 양호 | 양호 | 양호 | 양호 | 미정 |  |  | Y |  | 2018-02-12 20:52 | 2018-02-12 20:35 | 2018-02-13 00:05 | 2018-02-12 23:34 | 47 | 31 | 17 | 162 | 210
A43695 | AE1055MS | 19 | 2018-02-12 | A |  | 55 | 0 |  | 4 | [5 empty] | 1133 | 17 | NO | 3 | NO |  | 55 | 3 | NO |  | 양호 | 양호 | 양호 | 양호 | 양호 | 미정 |  |  | Y |  | 2018-02-13 01:13 | 2018-02-13 00:48 | 2018-02-13 04:46 | 2018-02-13 04:18 | 43 | 28 | 25 | 185 | 238 | AR-9.2
A43699 | AE1055MS | 19 | 2018-02-12 | A |  | 56 | 0 |  | 5 | [5 empty] | 1131 | 18 | YES | 4 | YES |  | 55 | 4 | YES |  | 양호 | 양호 | 양호 | 양호 | 양호 | 미정 |  |  | Y |  | 2018-02-13 05:28 | 2018-02-13 05:14 | 2018-02-13 09:10 | 2018-02-13 08:40 | 28 | 30 | 14 | 191 | 236 | AR-8.8
B43668 | AE4130M6 | 19 | 2018-02-13 | B |  | 57 | 0 |  | 6 |  |  |  | 우설식 |  | 1075 | 1 |  | 1 |  |  | 55 | 1 |  |  | 양호 | 양호 | 양호 | 양호 | 양호 | 미정 |  |  | Y |  | 2018-02-13 10:49 | 2018-02-13 10:30 | 2018-02-13 15:10 | 2018-02-13 14:52 | 80 | 18 | 19 | 243 | 280 | AR-10.3
B43672 | AE4130M6 | 19 | 2018-02-13 | D |  | 58 | 0 |  | 7 |  |  | 장신일 |  |  | 1087 | 2 |  | 2 |  |  | 55 | 2 |  |  | 양호 | 양호 | 양호 | 양호 | 양호 | 미정 |  |  | Y |  | 2018-02-13 15:27 | 2018-02-13 15:18 | 2018-02-13 18:40 | 2018-02-13 18:23 | 8 | 17 | 9 | 177 | 202
B43676 | AE4130M6 | 19 | 2018-02-13 | D |  | 59 | 0 |  | 8 |  |  | 장신일 |  |  | 1088 | 3 |  | 3 |  |  | 55 | 3 |  |  | 양호 | 양호 | 양호 | 양호 | 양호 | 미정 |  |  | Y |  | 2018-02-13 19:36 | 2018-02-13 19:18 | 2018-02-13 23:05 | 2018-02-13 22:41 | 38 | 24 | 18 | 185 | 227
B43680 | 30MNB5M | 19 | 2018-02-13 | A |  | 60 | 0 |  | 9 | YES |  | 강상완 | 장신일 |  | 1129 | 4 |  | 4 | YES |  | 55 | 4 | YES |  | 양호 | 양호 | 양호 | 양호 | 양호 | 미정 |  |  | Y |  | 2018-02-14 00:05 | 2018-02-13 23:45 | 2018-02-14 04:35 | 2018-02-14 04:06 | 40 | 29 | 20 | 241 | 290 | AR-9.25
B43697 | AE1548 | 19 | 2018-02-14 | D |  | 61 | 0 | 외삽6 | 1 |  |  | 장신일 |  |  | 1087 | 5 |  | 1 |  |  | 55 | 1 |  |  | 양호 | 양호 | 양호 | 양호 | 양호 | 미정 |  |  | Y |  | 2018-02-14 19:06 | 2018-02-14 18:55 | 2018-02-14 23:20 | 2018-02-14 22:36 | 860 | 44 | 11 | 210 | 265 | P/P 180106-09-182
B43702 | AE1548 | 19 | 2018-02-14 | A |  | 62 | 0 |  | 2 |  |  | 송의섭 | 강상완 |  | 1139 | 6 |  | 2 |  |  | 55 | 2 |  |  | 양호 | 양호 | 양호 | 양호 | 양호 | 미정 |  |  | Y |  | 2018-02-15 00:23 | 2018-02-15 00:05 | 2018-02-15 03:40 | 2018-02-15 03:03 | 45 | 37 | 18 | 160 | 215 | AR-9.65
B43706 | AE1548 | 19 | 2018-02-14 | A |  | 63 | 0 |  | 3 |  |  | 송의섭 |  |  | 1135 | 7 |  | 3 |  |  | 55 | 3 |  |  | 양호 | 양호 | 양호 | 양호 | 양호 | 미정 |  |  | Y |  | 2018-02-15 04:44 | 2018-02-15 04:28 | 2018-02-15 08:07 | 2018-02-15 07:54 | 48 | 13 | 16 | 190 | 219 | AR-9.85
B43710 | AE1070LS | 19 | 2018-02-15 | C |  | 64 | 0 |  | 4 |  |  | 최용선 | 윤호철 |  | 1067 | 8 |  | 4 | YES |  | 55 | 4 | YES |  | 양호 | 양호 | 양호 | 양호 | 양호 | 미정 |  |  | Y |  | 2018-02-15 09:05 | 2018-02-15 08:50 | 2018-02-15 13:25 | 2018-02-15 12:40 | 43 | 45 | 15 | 215 | 275 | AR10.6
A43752 | SP-AE1055LS | 19 | 2018-02-15 | D |  | 65 | 0 |  | 5 |  |  | 최용선 | 윤호철 |  | 1122 | 9 |  | 1 |  |  | 55 | 1 |  |  | 양호 | 양호 | 양호 | 양호 | 양호 | 미정 |  |  | Y |  | 2018-02-15 14:26 | 2018-02-15 14:15 | 2018-02-15 17:43 | 2018-02-15 17:26 | 50 | 17 | 11 | 179 | 208 | AR-10.4
A43756 | SP-AE1055LS | 19 | 2018-02-15 | D |  | 66 | 0 |  | 6 | [5 empty] | 1150 | 10 |  | 2 |  |  | 55 | 2 |  |  | 양호 | 양호 | 양호 | 양호 | 양호 | 미정 |  |  | Y |  | 2018-02-15 18:50 | 2018-02-15 18:28 | 2018-02-15 22:17 | 2018-02-15 21:51 | 45 | 26 | 22 | 181 | 229 | AR-10.1
B43723 | SUP9DM | 19 | 2018-02-15 | A |  | 67 | 0 |  | 7 | YES |  |  |  |  | 1120 | 11 |  | 3 |  |  | 55 | 3 |  |  | 양호 | 양호 | 양호 | 양호 | 양호 | 미정 |  |  | Y |  | 2018-02-15 22:53 | 2018-02-15 22:32 | 2018-02-16 02:43 | 2018-02-16 02:05 | 15 | 38 | 21 | 191 | 251 | AR-10.2
B43740 | SM45C | 19 | 2018-02-18 | A |  | 68 | 0 | 외삽6 | 1 |  |  |  | 강상완 |  | 1129 | 12 |  | 1 |  |  | 55 | 1 |  | O | 양호 | 양호 | 양호 | 양호 | 양호 | 미정 |  |  | Y |  | 2018-02-18 23:50 | 2018-02-18 23:30 | 2018-02-19 03:24 | 2018-02-19 03:17 | 4127 | 7 | 20 | 207 | 234 | P.P 180106-07(172) | [6 empty] | 5 | 2018-02-18 11:05 | 2018-02-18 23:30 | 745 |  |  |  |  | 20
B43745 | SM45C | 19 | 2018-02-18 | A |  | 69 | 0 |  | 2 | [5 empty] | 1148 | 13 |  | 2 | YES |  | 55 | 2 | YES |  | 양호 | 양호 | 양호 | 양호 | 양호 | 미정 |  |  | Y |  | 2018-02-19 05:32 | 2018-02-19 05:13 | 2018-02-19 09:08 | 2018-02-19 08:48 | 109 | 20 | 19 | 195 | 235 | AR-10.5
B43749 | SCM440 | 19 | 2018-02-19 | C |  | 70 | 0 |  | 3 |  |  | 최용선 |  |  | 1064 | 14 |  | 1 |  |  | 55 | 1 |  | O | 양호 | 양호 | 양호 | 양호 | 양호 | 미정 |  |  | Y |  | 2018-02-19 10:10 | 2018-02-19 10:00 | 2018-02-19 13:48 | 2018-02-19 13:35 | 52 | 13 | 10 | 205 | 228 | AR10.9
C42295 | SCR420H1V | 19 | 2018-02-19 | D |  | 71 | 0 |  | 4 |  |  | 남태희 |  |  | 1101 | 15 |  | 2 |  |  | 55 | 2 |  |  | 양호 | 양호 | 양호 | 양호 | 양호 | 미정 |  |  | Y |  | 2018-02-19 14:25 | 2018-02-19 14:10 | 2018-02-19 17:35 | 2018-02-19 16:59 | 22 | 36 | 15 | 155 | 205
C42299 | SCR420H1V | 19 | 2018-02-19 | D |  | 72 | 0 |  | 5 |  |  | 남태희 |  |  | 1102 | 16 |  | 3 |  |  | 55 | 3 |  |  | 양호 | 양호 | 양호 | 양호 | 양호 | 미정 |  |  | Y |  | 2018-02-19 18:49 | 2018-02-19 18:30 | 2018-02-19 21:20 | 2018-02-19 21:12 | 55 | 8 | 19 | 143 | 170
C42302 | AE8620HT | 19 | 2018-02-19 | B |  | 73 | 0 |  | 6 |  |  | 남태희 |  |  | 1089 | 17 | YES | 4 | YES |  | 55 | 4 | YES |  | 양호 | 양호 | 양호 | 양호 | 양호 | 미정 |  |  | Y |  | 2018-02-19 22:22 | 2018-02-19 22:12 | 2018-02-20 01:45 | 2018-02-20 01:31 | 52 | 14 | 10 | 189 | 213
C42306 | SNCM26V | 19 | 2018-02-19 | B |  | 74 | 0 |  | 7 | YES |  | 남문희 | 윤석재 |  | 1079 | 1 |  | 1 | YES |  | 55 | 1 | YES | O | 양호 | 양호 | 양호 | 양호 | 양호 | 미정 |  |  | INGOT |  | 2018-02-20 03:16 | 2018-02-20 03:00 | 2018-02-20 06:15 | 2018-02-20 05:51 | 75 | 24 | 16 | 155 | 195 | 조괴주입후 노즐지금융착으로 플레이트및노즐교체함
C42309 | S43BCH | 19 | 2018-02-20 | C |  | 75 | 0 |  | 1 | [5 empty] | 1060 | 2 |  | 1 |  |  | 55 | 1 |  | O | 양호 | 양호 | 양호 | 양호 | 양호 | 미정 |  |  | Y |  | 2018-02-20 07:01 | 2018-02-20 06:50 | 2018-02-20 10:35 | 2018-02-20 10:03 | 35 | 32 | 11 | 181 | 225 | P/P교체, 180116-01-210, 잔존:150mm
C42313 | S43BCH | 19 | 2018-02-20 | C |  | 76 | 0 |  | 2 | [5 empty] | 1060 | 3 |  | 2 |  |  | 55 | 2 |  |  | 양호 | 양호 | 양호 | 양호 | 양호 | 미정 |  |  | Y |  | 2018-02-20 12:02 | 2018-02-20 11:40 | 2018-02-20 15:10 | 2018-02-20 14:57 | 65 | 13 | 22 | 175 | 210
C42317 | DCK45M2 | 19 | 2018-02-20 | D |  | 77 | 0 |  | 3 |  |  | 남태희 |  |  | 1101 | 4 |  | 3 |  |  | 55 | 3 |  |  | 양호 | 양호 | 양호 | 양호 | 양호 | 미정 |  |  | N | 1 | 2018-02-20 16:32 | 2018-02-20 16:05 | 2018-02-20 20:20 | 2018-02-20 20:14 | 55 | 6 | 27 | 222 | 255
C42321 | DCK45M2 | 19 | 2018-02-20 | D |  | 78 | 0 |  | 4 |  |  | 남태희 |  |  | 1101 | 5 |  | 4 | YES |  | 55 | 4 | YES |  | 양호 | 양호 | 양호 | 양호 | 양호 | 미정 |  |  | Y |  | 2018-02-20 21:37 | 2018-02-20 21:15 | 2018-02-21 00:45 | 2018-02-21 00:31 | 55 | 14 | 22 | 173 | 210
C42325 | SM45C | 19 | 2018-02-20 | B |  | 79 | 0 |  | 5 |  |  | 남문희 | 윤석재 |  | 1076 | 6 |  | 1 |  |  | 55 | 1 |  | O | 양호 | 양호 | 양호 | 양호 | 양호 | 미정 |  |  | Y |  | 2018-02-21 02:01 | 2018-02-21 01:53 | 2018-02-21 05:35 | 2018-02-21 05:00 | 68 | 35 | 8 | 180 | 222
C42329 | SM20C | 19 | 2018-02-21 | C |  | 80 | 0 |  | 6 | YES |  | 남문희 | 윤석재 |  | 1060 | 7 |  | 2 |  |  | 55 | 2 |  |  | 양호 | 양호 | 양호 | 양호 | 양호 | 미정 |  |  | Y |  | 2018-02-21 06:49 | 2018-02-21 06:30 | 2018-02-21 10:00 | 2018-02-21 09:43 | 55 | 17 | 19 | 173 | 210
C42333 | SM20CM5 | 19 | 2018-02-21 | C |  | 81 | 0 |  | 1 | [5 empty] | 1060 | 8 |  | 3 |  |  | 55 | 3 |  |  | 양호 | 양호 | 양호 | 양호 | 양호 | 미정 |  |  | Y |  | 2018-02-21 11:21 | 2018-02-21 10:55 | 2018-02-21 14:20 | 2018-02-21 14:12 | 55 | 8 | 26 | 171 | 205
C42337 | SM20CM5 | 19 | 2018-02-21 | A |  | 82 | 0 |  | 2 | [5 empty] | 1087 | 9 |  | 4 | YES |  | 55 | 4 | YES |  | 양호 | 양호 | 양호 | 양호 | 양호 | 미정 |  |  | Y |  | 2018-02-21 15:57 | 2018-02-21 15:30 | 2018-02-21 19:00 | 2018-02-21 18:35 | 70 | 25 | 27 | 158 | 210
C42341 | SM35C | 19 | 2018-02-21 | A |  | 83 | 0 |  | 3 | [5 empty] | 1076 | 10 |  | 1 |  |  | 55 | 1 |  |  | 양호 | 양호 | 양호 | 양호 | 양호 | 미정 |  |  | Y |  | 2018-02-21 20:47 | 2018-02-21 20:30 | 2018-02-21 23:55 | 2018-02-21 23:47 | 90 | 8 | 18 | 180 | 205
C42345 | SCM420HT | 19 | 2018-02-21 | B |  | 84 | 0 |  | 4 |  |  | 남문희 |  |  | 1069 | 11 |  | 2 |  |  | 55 | 2 |  |  | 양호 | 양호 | 양호 | 양호 | 양호 | 미정 |  |  | Y |  | 2018-02-22 02:01 | 2018-02-22 01:50 | 2018-02-22 05:25 | 2018-02-22 05:03 | 115 | 22 | 11 | 182 | 215
C42349 | SCM420HT | 19 | 2018-02-22 | C |  | 85 | 0 |  | 5 |  |  | 남문희 |  |  | 1060 | 12 |  | 3 | YES |  | 55 | 3 | YES |  | 양호 | 양호 | 양호 | 양호 | 양호 | 미정 |  |  | Y |  | 2018-02-22 06:44 | 2018-02-22 06:20 | 2018-02-22 10:00 | 2018-02-22 09:31 | 55 | 29 | 24 | 167 | 220 | C/N철피녹음
C42353 | SCM420HT | 19 | 2018-02-22 | C |  | 86 | 0 |  | 6 | [5 empty] | 1060 | 13 |  | 1 |  |  | 55 | 1 |  | O | 양호 | 양호 | 양호 | 양호 | 양호 | 미정 |  |  | Y |  | 2018-02-22 11:02 | 2018-02-22 10:55 | 2018-02-22 14:25 | 2018-02-22 13:51 | 55 | 34 | 7 | 169 | 210
C42357 | AE1026 | 19 | 2018-02-22 | A |  | 87 | 0 |  | 7 | [5 empty] | 1091 | 14 |  | 2 |  |  | 55 | 2 |  |  | 양호 | 양호 | 양호 | 양호 | 양호 | 미정 |  |  | Y |  | 2018-02-22 15:27 | 2018-02-22 15:30 | 2018-02-22 18:10 | 2018-02-22 17:59 | 65 | 11 | -3 | 152 | 160
C42360 | AE1026 | 19 | 2018-02-22 | A |  | 88 | 0 |  | 8 | [5 empty] | 1098 | 15 |  | 3 |  |  | 55 | 3 |  |  | 양호 | 양호 | 양호 | 양호 | 양호 | 미정 |  |  | Y |  | 2018-02-22 18:33 | 2018-02-22 18:20 | 2018-02-22 21:20 | 2018-02-22 21:06 | 10 | 14 | 13 | 153 | 180
C42364 | SM43C | 19 | 2018-02-22 | B |  | 89 | 0 |  | 9 | [5 empty] | 1086 | 16 |  | 4 |  |  | 55 | 4 |  |  | 양호 | 양호 | 양호 | 양호 | 양호 | 미정 |  |  | Y |  | 2018-02-22 23:20 | 2018-02-22 23:10 | 2018-02-23 02:30 | 2018-02-23 02:18 | 110 | 12 | 10 | 178 | 200
B43972 | AE4130M6 | 19 | 2018-03-01 | D | LADLE 대보수 첫회 | 1 | 0 |  | 1 |  |  | 강상완 |  |  | 1098 | 1 |  | 1 |  |  | 55 | 1 |  |  | 양호 | 양호 | 양호 | 양호 | 양호 | 미정 |  |  | Y |  | 2018-03-02 01:38 | 2018-03-02 01:18 | 2018-03-02 05:25 | 2018-03-02 04:52 | 10008 | 33 | 20 | 194 | 247 | P/P 170923-07-216 | 8 | 2018-03-01 02:00 | 2018-03-01 10:30 | 510 | 710 | 30 | 5 | 2018-03-01 11:00 | 2018-03-02 01:13 | 853 | 1098 | 176 | 312 | 330 | 25
B43976 | SCM420HT | 19 | 2018-03-02 | A |  | 2 | 0 |  | 2 |  |  | 송의섭 |  |  | 1135 | 2 |  | 2 |  |  | 55 | 2 |  |  | 양호 | 양호 | 양호 | 양호 | 양호 | 미정 |  |  | Y |  | 2018-03-02 06:20 | 2018-03-02 06:13 | 2018-03-02 09:40 | 2018-03-02 09:25 | 48 | 15 | 7 | 185 | 207 | AR-11.0
B43980 | SCM420C1 | 19 | 2018-03-02 | A |  | 3 | 0 |  | 3 | [5 empty] | 1133 | 3 |  | 3 | YES |  | 55 | 3 | YES |  | 양호 | 양호 | 양호 | 양호 | 양호 | 미정 |  |  | Y |  | 2018-03-02 10:31 | 2018-03-02 10:10 | 2018-03-02 14:00 | 2018-03-02 13:36 | 30 | 24 | 21 | 185 | 230 | AR-10.9
B43984 | SCM420HT | 19 | 2018-03-02 | B |  | 4 | 0 |  | 4 |  |  |  | 우설식 |  | 1082 | 4 |  | 1 |  |  | 55 | 1 |  | O | 양호 | 양호 | 양호 | 양호 | 양호 | 미정 |  |  | Y |  | 2018-03-02 14:38 | 2018-03-02 14:20 | 2018-03-02 18:13 | 2018-03-02 17:56 | 20 | 17 | 18 | 197 | 233 | AR-10.4 CN노즐안 크렉
B43988 | SCM420HT | 19 | 2018-03-02 | B |  | 5 | 0 |  | 5 |  |  |  | 우설식 |  | 1087 | 5 |  | 2 |  |  | 55 | 2 |  |  | 양호 | 양호 | 양호 | 양호 | 양호 | 미정 |  |  | Y |  | 2018-03-02 18:53 | 2018-03-02 18:30 | 2018-03-02 22:32 | 2018-03-02 22:15 | 17 | 17 | 23 | 203 | 242 | AR-10.3
B43992 | SCR440B1 | 19 | 2018-03-02 | D |  | 6 | 0 |  | 6 |  |  | 송의섭 |  |  | 1087 | 6 |  | 3 |  |  | 55 | 3 |  |  | 양호 | 양호 | 양호 | 양호 | 양호 | 미정 |  |  | Y |  | 2018-03-03 00:39 | 2018-03-03 00:24 | 2018-03-03 04:38 | 2018-03-03 04:25 | 112 | 13 | 15 | 226 | 254
A44016 | SCM420HB | 19 | 2018-03-02 | A |  | 7 | 0 |  | 7 |  |  | 송의섭 |  |  | 1126 | 7 |  | 4 | YES |  | 55 | 4 | YES |  | 양호 | 양호 | 양호 | 양호 | 양호 | 미정 |  |  | Y |  | 2018-03-03 05:53 | 2018-03-03 05:46 | 2018-03-03 09:15 | 2018-03-03 08:50 | 68 | 25 | 7 | 177 | 209
A44020 | 42CRMO4MS2 | 19 | 2018-03-03 | A |  | 8 | 0 |  | 8 |  |  | 송의섭 |  |  | 1136 | 8 |  | 1 |  |  | 55 | 1 |  |  | 양호 | 양호 | 양호 | 양호 | 양호 | 미정 |  |  | Y |  | 2018-03-03 09:57 | 2018-03-03 09:40 | 2018-03-03 13:25 | 2018-03-03 13:10 | 25 | 15 | 17 | 192 | 225 | AR-10.7
A44024 | 42CRMO4MS | 19 | 2018-03-03 | A |  | 9 | 0 |  | 9 |  |  | 강상완 |  |  | 1132 | 9 |  | 2 |  |  | 55 | 2 |  |  | 양호 | 양호 | 양호 | 양호 | 양호 | 미정 |  |  | Y |  | 2018-03-03 13:51 | 2018-03-03 13:40 | 2018-03-03 18:00 | 2018-03-03 17:44 | 15 | 16 | 11 | 233 | 260 | AR-10.7
A44028 | 42CRMO4MS2 | 19 | 2018-03-03 | C |  | 10 | 0 |  | 10 | [5 empty] | 1096 | 10 |  | 3 |  |  | 55 | 3 |  |  | 양호 | 양호 | 양호 | 양호 | 양호 | 미정 |  |  | Y |  | 2018-03-03 19:55 | 2018-03-03 19:45 | 2018-03-03 23:37 | 2018-03-03 23:17 | 105 | 20 | 10 | 201 | 232 | AR-10.7
A44032 | SPS7 | 19 | 2018-03-03 | D |  | 11 | 0 |  | 11 |  |  | 장신일 |  |  | 1087 | 11 |  | 4 | YES |  | 55 | 4 | YES |  | 양호 | 양호 | 양호 | 양호 | 양호 | 미정 |  |  | Y |  | 2018-03-04 00:59 | 2018-03-04 00:40 | 2018-03-04 04:20 | 2018-03-04 03:59 | 63 | 21 | 19 | 179 | 220
A44036 | SPS7 | 19 | 2018-03-03 | D |  | 12 | 0 |  | 12 | YES |  |  | 장신일 |  | 1086 | 12 |  | 1 | YES |  | 55 | 1 | YES |  | 양호 | 양호 | 양호 | 양호 | 양호 | 미정 |  |  | Y |  | 2018-03-04 05:10 | 2018-03-04 04:58 | 2018-03-04 08:40 | 2018-03-04 08:04 | 38 | 36 | 12 | 174 | 222 | CN철피녹음
A44040 | KSG4120H | 19 | 2018-03-04 | A |  | 13 | 0 | 외삽1 | 1 |  |  | 강상완 |  |  | 1124 | 13 |  | 1 |  |  | 55 | 1 |  | O | 양호 | 양호 | 양호 | 양호 | 양호 | 미정 |  |  | Y |  | 2018-03-04 09:23 | 2018-03-04 09:10 | 2018-03-04 12:30 | 2018-03-04 11:55 | 30 | 35 | 13 | 152 | 200 | AR-10.85
A44044 | SM48CM1 | 19 | 2018-03-04 | A |  | 14 | 0 |  | 2 |  |  | 장신일 |  |  | 1132 | 14 |  | 2 |  |  | 55 | 2 |  |  | 양호 | 양호 | 양호 | 양호 | 양호 | 미정 |  |  | Y |  | 2018-03-04 13:23 | 2018-03-04 13:17 | 2018-03-04 16:55 | 2018-03-04 16:20 | 47 | 35 | 6 | 177 | 218 | AR-10.4
A44048 | KSG4120H | 19 | 2018-03-04 | C |  | 15 | 0 |  | 3 |  |  | 강상완 |  |  | 1085 | 15 |  | 3 |  |  | 55 | 3 |  |  | 양호 | 양호 | 양호 | 양호 | 양호 | 미정 |  |  | Y |  | 2018-03-04 17:51 | 2018-03-04 17:38 | 2018-03-04 21:25 | 2018-03-04 20:50 | 43 | 35 | 13 | 179 | 227 | AR-10.6
A44052 | AE1055LS | 19 | 2018-03-04 | D |  | 16 | 0 |  | 4 |  |  | 최용선 | 김웅철 |  | 1086 | 16 |  | 4 | YES |  | 55 | 4 | YES |  | 양호 | 양호 | 양호 | 양호 | 양호 | 미정 |  |  | Y |  | 2018-03-04 22:10 | 2018-03-04 22:00 | 2018-03-05 02:00 | 2018-03-05 01:30 | 35 | 30 | 10 | 200 | 240
A44056 | AE1055LS | 19 | 2018-03-04 | D |  | 17 | 0 |  | 5 |  |  |  | 장신일 |  | 1086 | 17 |  | 1 |  |  | 55 | 1 |  | O | 양호 | 양호 | 양호 | 양호 | 양호 | 미정 |  |  | Y |  | 2018-03-05 02:41 | 2018-03-05 02:25 | 2018-03-05 05:55 | 2018-03-05 05:38 | 25 | 17 | 16 | 177 | 210
A44060 | SP-AE1055LS | 19 | 2018-03-05 | B |  | 18 | 0 |  | 6 |  |  | 윤석재 |  |  | 1085 | 18 |  | 2 |  |  | 55 | 2 |  |  | 양호 | 양호 | 양호 | 양호 | 양호 | 미정 |  |  | Y |  | 2018-03-05 06:39 | 2018-03-05 06:28 | 2018-03-05 10:03 | 2018-03-05 09:47 | 33 | 16 | 11 | 189 | 215 | AR-10.15
A44064 | SP-AE1055LS | 19 | 2018-03-05 | B |  | 19 | 0 |  | 7 |  |  | 윤석재 |  |  | 1096 | 19 |  | 3 |  |  | 55 | 3 |  |  | 양호 | 양호 | 양호 | 양호 | 양호 | 미정 |  |  | Y |  | 2018-03-05 11:04 | 2018-03-05 10:43 | 2018-03-05 14:20 | 2018-03-05 14:29 | 40 | -9 | 21 | 205 | 217 | AR-10
A44068 | STB2 | 19 | 2018-03-05 | C |  | 20 | 0 |  | 8 |  |  | 윤호철 | 김웅철 |  | 1092 | 20 | YES | 4 | YES |  | 55 | 4 | YES |  | 양호 | 양호 | 양호 | 양호 | 양호 | 미정 |  |  | Y |  | 2018-03-05 15:28 | 2018-03-05 15:05 | 2018-03-05 19:25 | 2018-03-05 18:53 | 45 | 32 | 23 | 205 | 260 | AR-10.1
A44073 | STB2 | 19 | 2018-03-05 | C |  | 21 | 0 |  | 9 |  |  | 윤호철 | 김웅철 |  | 1087 | 1 |  | 1 |  |  | 55 | 1 |  |  | 양호 | 양호 | 양호 | 양호 | 양호 | 미정 |  |  | Y |  | 2018-03-05 20:29 | 2018-03-05 20:08 | 2018-03-05 23:48 | 2018-03-05 23:27 | 43 | 21 | 21 | 178 | 220 | AR-9.9
A44077 | STB2 | 19 | 2018-03-05 | D |  | 22 | 0 |  | 10 |  |  | 장신일 |  |  | 1086 | 2 |  | 2 |  |  | 55 | 2 |  |  | 양호 | 양호 | 양호 | 양호 | 양호 | 미정 |  |  | Y |  | 2018-03-06 00:47 | 2018-03-06 00:20 | 2018-03-06 04:15 | 2018-03-06 04:01 | 32 | 14 | 27 | 194 | 235
A44081 | SCR423PRH | 19 | 2018-03-05 | D |  | 23 | 0 |  | 11 |  |  |  | 장신일 |  | 1087 | 3 |  | 3 | YES |  | 55 | 3 | YES |  | 양호 | 양호 | 양호 | 양호 | 양호 | 미정 |  |  | Y |  | 2018-03-06 05:22 | 2018-03-06 05:05 | 2018-03-06 08:45 | 2018-03-06 08:32 | 50 | 13 | 17 | 191 | 220
A44085 | SCR423PRH | 19 | 2018-03-06 | B |  | 24 | 0 |  | 12 | YES | 150 | 윤석재 |  |  | 1087 | 4 |  | 1 |  |  | 55 | 1 |  | O | 양호 | 양호 | 양호 | 양호 | 양호 | 미정 |  |  | Y |  | 2018-03-06 09:45 | 2018-03-06 09:27 | 2018-03-06 12:40 | 2018-03-06 12:26 | 42 | 14 | 18 | 161 | 193 | AR-10.15
A44089 | AE1055LS | 19 | 2018-03-06 | B |  | 25 | 0 | 외삽2 | 1 |  |  | 윤석재 |  |  | 1086 | 5 |  | 2 |  |  | 55 | 2 |  |  | 양호 | 양호 | 양호 | 양호 | 양호 | 미정 |  |  | Y |  | 2018-03-06 13:42 | 2018-03-06 13:27 | 2018-03-06 17:05 | 2018-03-06 16:56 | 47 | 9 | 15 | 195 | 218 | P/P180105-05 (210)
A44093 | AE1055LS | 19 | 2018-03-06 | C |  | 26 | 0 |  | 2 |  |  | 윤호철 | 김웅철 |  | 1090 | 6 |  | 3 |  |  | 55 | 3 |  |  | 양호 | 양호 | 양호 | 양호 | 양호 | 미정 |  |  | Y |  | 2018-03-06 17:59 | 2018-03-06 17:43 | 2018-03-06 21:38 | 2018-03-06 21:08 | 38 | 30 | 16 | 190 | 235 | AR-10.3
A44097 | AE1055LS | 19 | 2018-03-06 | A |  | 27 | 0 |  | 3 |  |  | 강상완 |  |  | 1128 | 7 |  | 4 | YES |  | 55 | 4 | YES |  | 양호 | 양호 | 양호 | 양호 | 양호 | 미정 |  |  | Y |  | 2018-03-06 22:05 | 2018-03-06 21:50 | 2018-03-07 01:34 | 2018-03-07 01:19 | 12 | 15 | 15 | 194 | 224 | AR-9.4
A44101 | AE1055LS | 19 | 2018-03-06 | A |  | 28 | 0 |  | 4 | [5 empty] | 1124 | 8 |  | 1 |  |  | 55 | 1 |  |  | 양호 | 양호 | 양호 | 양호 | 양호 | 미정 |  |  | Y |  | 2018-03-07 02:24 | 2018-03-07 02:17 | 2018-03-07 05:45 | 2018-03-07 05:27 | 43 | 18 | 7 | 183 | 208 | AR-10.2
A44105 | AE1055LS | 19 | 2018-03-07 | B |  | 29 | 0 |  | 5 |  |  |  | 윤석재 |  | 1092 | 9 |  | 2 |  |  | 55 | 2 |  |  | 양호 | 양호 | 양호 | 양호 | 양호 | 미정 |  |  | Y |  | 2018-03-07 06:25 | 2018-03-07 06:12 | 2018-03-07 09:55 | 2018-03-07 09:41 | 27 | 14 | 13 | 196 | 223 | AR-10.45
A44109 | SM45C | 19 | 2018-03-07 | B |  | 30 | 0 |  | 6 |  |  | 윤석재 |  |  | 1083 | 10 |  | 3 |  |  | 55 | 3 |  |  | 양호 | 양호 | 양호 | 양호 | 양호 | 미정 |  |  | Y |  | 2018-03-07 10:21 | 2018-03-07 10:10 | 2018-03-07 14:40 | 2018-03-07 14:16 | 15 | 24 | 11 | 235 | 270 | AR-10.5
A44113 | SM45CS | 19 | 2018-03-07 | C |  | 31 | 0 |  | 7 |  |  | 강상완 | 윤호철 |  | 1092 | 11 |  | 4 | YES |  | 55 | 4 | YES |  | 양호 | 양호 | 양호 | 양호 | 양호 | 미정 |  |  | Y |  | 2018-03-07 15:00 | 2018-03-07 14:48 | 2018-03-07 17:45 | 2018-03-07 17:31 | 8 | 14 | 12 | 151 | 177 | AR-10
B44093 | KFMN438V | 19 | 2018-03-07 | C |  | 32 | 0 |  | 8 |  |  | 최용선 | 김웅철 |  | 1089 | 12 |  | 1 |  |  | 55 | 1 |  |  | 양호 | 양호 | 양호 | 양호 | 양호 | 미정 |  |  | Y |  | 2018-03-07 18:37 | 2018-03-07 18:25 | 2018-03-07 22:15 | 2018-03-07 21:51 | 40 | 24 | 12 | 194 | 230 | AR-9.8
B44097 | AE51B35 | 19 | 2018-03-07 | A |  | 33 | 0 |  | 9 | [5 empty] | 1128 | 13 |  | 2 |  |  | 55 | 2 |  |  | 양호 | 양호 | 양호 | 양호 | 양호 | 미정 |  |  | Y |  | 2018-03-07 22:55 | 2018-03-07 22:41 | 2018-03-08 02:52 | 2018-03-08 02:39 | 26 | 13 | 14 | 223 | 251 | AR-9.8
B44101 | AE51B35MK | 19 | 2018-03-07 | A |  | 34 | 0 |  | 10 | [5 empty] | 1134 | 14 |  | 3 |  |  | 55 | 3 |  |  | 양호 | 양호 | 양호 | 양호 | 양호 | 미정 |  |  | Y |  | 2018-03-08 03:20 | 2018-03-08 03:09 | 2018-03-08 07:32 | 2018-03-08 07:18 | 17 | 14 | 11 | 238 | 263 | AR-10.6
B44107 | AE4330VM | 19 | 2018-03-09 | B |  | 35 | 0 |  | 11 | YES |  |  | 우설식 |  | 1092 | 15 |  | 4 | YES |  | 55 | 4 | YES |  | 양호 | 양호 | 양호 | 양호 | 양호 | 미정 |  |  | Y |  | 2018-03-09 10:07 | 2018-03-09 09:50 | 2018-03-09 14:09 | 2018-03-09 13:54 | 1578 | 15 | 17 | 227 | 259 | AR-10.25
B44111 | AE4330VM5 | 19 | 2018-03-09 | D |  | 36 | 0 | 외삽3 | 1 |  |  | 송의섭 |  |  | 1087 | 16 |  | 1 |  |  | 55 | 1 |  |  | 양호 | 양호 | 양호 | 양호 | 양호 | 미정 |  |  | Y |  | 2018-03-09 15:26 | 2018-03-09 15:18 | 2018-03-09 19:03 | 2018-03-09 18:29 | 69 | 34 | 8 | 184 | 225
A44160 | STB3D | 19 | 2018-03-09 | D |  | 37 | 0 |  | 2 |  |  | 송의섭 |  |  | 1086 | 17 |  | 2 |  |  | 55 | 2 |  |  | 양호 | 양호 | 양호 | 양호 | 양호 | 미정 |  |  | Y |  | 2018-03-09 19:35 | 2018-03-09 19:18 | 2018-03-09 23:03 | 2018-03-09 22:41 | 15 | 22 | 17 | 186 | 225
A44164 | STB2 | 19 | 2018-03-09 | A |  | 38 | 0 |  | 3 |  |  | 장신일 |  |  | 1129 | 18 |  | 3 |  |  | 55 | 3 |  |  | 양호 | 양호 | 양호 | 양호 | 양호 | 미정 |  |  | Y |  | 2018-03-09 23:54 | 2018-03-09 23:35 | 2018-03-10 04:03 | 2018-03-10 03:30 | 32 | 33 | 19 | 217 | 268 | AR-10.2
A44168 | STB2 | 19 | 2018-03-09 | A |  | 39 | 0 |  | 4 |  |  | 강상완 |  |  | 1120 | 19 | YES | 4 | YES |  | 55 | 4 | YES |  | 양호 | 양호 | 양호 | 양호 | 양호 | 미정 |  |  | Y |  | 2018-03-10 04:31 | 2018-03-10 04:15 | 2018-03-10 08:12 | 2018-03-10 07:57 | 12 | 15 | 16 | 206 | 237 | AR-10.8
A44172 | STB2 | 19 | 2018-03-10 | C |  | 40 | 0 |  | 5 |  |  | 윤호철 | 김웅철 |  | 1074 | 1 |  | 1 |  |  | 55 | 1 |  |  | 양호 | 양호 | 양호 | 양호 | 양호 | 미정 |  |  | Y |  | 2018-03-10 08:52 | 2018-03-10 08:45 | 2018-03-10 12:55 | 2018-03-10 12:24 | 33 | 31 | 7 | 212 | 250 | AR-11.0
A44177 | STB2 | 19 | 2018-03-10 | C |  | 41 | 0 |  | 6 |  |  | 윤호철 | 김웅철 |  | 1085 | 2 |  | 2 |  |  | 55 | 2 |  |  | 양호 | 양호 | 양호 | 양호 | 양호 | 미정 |  |  | Y |  | 2018-03-10 14:01 | 2018-03-10 13:30 | 2018-03-10 17:40 | 2018-03-10 16:55 | 35 | 45 | 31 | 174 | 250 | AR-10.3
A44181 | AE4140MR | 19 | 2018-03-10 | D |  | 42 | 0 |  | 7 |  |  |  | 장신일 |  | 1087 | 3 |  | 3 |  |  | 55 | 3 |  |  | 양호 | 양호 | 양호 | 양호 | 양호 | 미정 |  |  | Y |  | 2018-03-10 18:15 | 2018-03-10 18:06 | 2018-03-10 21:47 | 2018-03-10 21:29 | 26 | 18 | 9 | 194 | 221
A44185 | AE4140MR | 19 | 2018-03-10 | A |  | 43 | 0 |  | 8 | [5 empty] | 1136 | 4 |  | 4 | YES |  | 55 | 4 | YES |  | 양호 | 양호 | 양호 | 양호 | 양호 | 미정 |  |  | Y |  | 2018-03-10 22:44 | 2018-03-10 22:27 | 2018-03-11 02:30 | 2018-03-11 01:34 | 40 | 56 | 17 | 170 | 243 | AR-10.3
A44189 | AE1524HM | 19 | 2018-03-10 | A |  | 44 | 0 |  | 9 |  |  | 강상완 |  |  | 1120 | 5 |  | 1 |  |  | 55 | 1 |  |  | 양호 | 양호 | 양호 | 양호 | 양호 | 미정 |  |  | Y |  | 2018-03-11 03:09 | 2018-03-11 02:57 | 2018-03-11 06:20 | 2018-03-11 06:04 | 27 | 16 | 12 | 175 | 203 | AR-10.4
A44193 | AE1524HM | 19 | 2018-03-11 | C |  | 45 | 0 |  | 10 |  |  | 윤호철 | 김웅철 |  | 1087 | 6 |  | 2 |  |  | 55 | 2 |  |  | 양호 | 양호 | 양호 | 양호 | 양호 | 미정 |  |  | Y |  | 2018-03-11 06:54 | 2018-03-11 06:45 | 2018-03-11 10:18 | 2018-03-11 10:06 | 25 | 12 | 9 | 192 | 213 | AR-11.0
A44197 | SHPG2 | 19 | 2018-03-11 | C |  | 46 | 0 |  | 11 |  |  | 윤호철 | 김웅철 |  | 1104 | 7 |  | 3 |  |  | 55 | 3 |  |  | 양호 | 양호 | 양호 | 양호 | 양호 | 미정 |  |  | Y |  | 2018-03-11 11:28 | 2018-03-11 11:10 | 2018-03-11 14:40 | 2018-03-11 14:16 | 52 | 24 | 18 | 169 | 210 | AR-10.7
A44201 | SHPG2 | 19 | 2018-03-11 | D |  | 47 | 0 |  | 12 |  |  |  | 장신일 |  | 1086 | 8 |  | 4 | YES |  | 55 | 4 | YES |  | 양호 | 양호 | 양호 | 양호 | 양호 | 미정 |  |  | Y |  | 2018-03-11 15:44 | 2018-03-11 15:28 | 2018-03-11 19:13 | 2018-03-11 18:15 | 48 | 58 | 16 | 151 | 225
A44205 | SMN455M1 | 19 | 2018-03-11 | D |  | 48 | 0 |  | 13 | YES | 150 |  | 장신일 |  | 1086 | 9 |  | 1 |  |  | 55 | 1 |  |  | 양호 | 양호 | 양호 | 양호 | 양호 | 미정 |  |  | Y |  | 2018-03-11 19:53 | 2018-03-11 19:29 | 2018-03-11 23:02 | 2018-03-11 22:48 | 16 | 14 | 24 | 175 | 213
A44209 | SMN455M | 19 | 2018-03-11 | B |  | 49 | 0 | 외삽4 | 1 |  |  | 윤석재 |  |  | 1075 | 10 |  | 2 |  |  | 55 | 2 |  |  | 양호 | 양호 | 양호 | 양호 | 양호 | 미정 |  |  | Y |  | 2018-03-12 00:12 | 2018-03-11 23:46 | 2018-03-12 03:28 | 2018-03-12 03:00 | 44 | 28 | 26 | 167 | 222 | P/P 180106-01(218)
A44213 | AE1055LS | 19 | 2018-03-11 | B |  | 50 | 0 |  | 2 |  |  | 우설식 |  |  | 1083 | 11 |  | 3 |  |  | 55 | 3 |  |  | 양호 | 양호 | 양호 | 양호 | 양호 | 미정 |  |  | Y |  | 2018-03-12 04:38 | 2018-03-12 04:15 | 2018-03-12 07:50 | 2018-03-12 07:31 | 47 | 19 | 23 | 173 | 215 | AR-10.7
B44172 | SM45C | 19 | 2018-03-12 | C |  | 51 | 0 |  | 3 |  |  | 윤호철 | 김웅철 |  | 1077 | 12 |  | 4 | YES |  | 55 | 4 | YES |  | 양호 | 양호 | 양호 | 양호 | 양호 | 미정 |  |  | Y |  | 2018-03-12 08:30 | 2018-03-12 08:05 | 2018-03-12 11:50 | 2018-03-12 11:34 | 15 | 16 | 25 | 184 | 225 | AR-10.9
B44176 | SM45C | 19 | 2018-03-12 | C |  | 52 | 0 |  | 4 |  |  | 최용선 |  |  | 1085 | 13 |  | 1 |  |  | 55 | 1 |  |  | 양호 | 양호 | 양호 | 양호 | 양호 | 미정 |  |  | Y |  | 2018-03-12 12:25 | 2018-03-12 12:15 | 2018-03-12 16:10 | 2018-03-12 15:55 | 25 | 15 | 10 | 210 | 235 | AR-9.8
B44180 | SM45C | 19 | 2018-03-12 | D |  | 53 | 0 |  | 5 |  |  | 송의섭 |  |  | 1026 | 14 |  | 2 |  |  | 55 | 2 |  |  | 양호 | 양호 | 양호 | 양호 | 양호 | 미정 |  |  | Y |  | 2018-03-12 17:19 | 2018-03-12 16:45 | 2018-03-12 20:28 | 2018-03-12 20:07 | 35 | 21 | 34 | 169 | 223
B44184 | 17NICRMOS6HM | 19 | 2018-03-12 | D |  | 54 | 0 |  | 6 |  |  | 송의섭 |  |  | 1085 | 15 |  | 3 | YES |  | 55 | 3 | YES |  | 양호 | 양호 | 양호 | 양호 | 양호 | 미정 |  |  | Y |  | 2018-03-12 21:39 | 2018-03-12 21:25 | 2018-03-13 01:10 | 2018-03-13 00:45 | 57 | 25 | 14 | 186 | 225 | 5시방향 수직침식발생
B44188 | 17NICRMOS6HM | 19 | 2018-03-12 | B |  | 55 | 0 |  | 7 |  |  |  | 우설식 |  | 1081 | 16 |  | 1 | YES |  | 55 | 1 | YES | O | 양호 | 양호 | 양호 | 양호 | 양호 | 미정 |  |  | Y |  | 2018-03-13 02:12 | 2018-03-13 01:48 | 2018-03-13 05:30 | 2018-03-13 05:18 | 38 | 12 | 24 | 186 | 222 | AR-10.15
B44192 | AE5120HM | 19 | 2018-03-13 | C |  | 56 | 0 |  | 8 |  |  |  | 우설식 |  | 1090 | 17 |  | 1 |  |  | 55 | 1 |  | O | 양호 | 양호 | 양호 | 양호 | 양호 | 미정 |  |  | Y |  | 2018-03-13 06:51 | 2018-03-13 06:35 | 2018-03-13 10:53 | 2018-03-13 10:20 | 65 | 33 | 16 | 210 | 258
B44196 | SA649 | 19 | 2018-03-13 | C |  | 57 | 0 |  | 9 | YES |  | 최용선 |  |  | 1088 | 18 |  | 2 |  |  | 55 | 2 |  |  | 양호 | 양호 | 양호 | 양호 | 양호 | 미정 |  |  | INGOT |  | 2018-03-13 11:47 | 2018-03-13 11:30 | 2018-03-13 15:24 | 2018-03-13 14:52 | 37 | 32 | 17 | 185 | 234 | AR-10.6
B44200 | SM53CM | 19 | 2018-03-13 | A |  | 58 | 0 | 외삽5 | 1 |  |  | 강상완 |  |  | 1094 | 19 |  | 3 |  |  | 55 | 3 |  |  | 양호 | 양호 | 양호 | 양호 | 양호 | 미정 |  |  | N | 2 | 2018-03-13 16:17 | 2018-03-13 16:00 | 2018-03-13 19:42 | 2018-03-13 19:20 | 36 | 22 | 17 | 184 | 222 | P/P 180122-01(210)
B44204 | SM53CM | 19 | 2018-03-13 | A |  | 59 | 0 |  | 2 |  |  | 강상완 |  |  | 1126 | 20 | YES | 4 | YES |  | 55 | 4 | YES |  | 양호 | 양호 | 양호 | 양호 | 양호 | 미정 |  |  | Y |  | 2018-03-13 20:05 | 2018-03-13 19:54 | 2018-03-13 23:36 | 2018-03-13 23:25 | 12 | 11 | 11 | 200 | 222 | AR-10.5
B44208 | SCR420HON | 19 | 2018-03-13 | B |  | 60 | 0 |  | 3 |  |  |  | 우설식 |  | 1075 | 1 |  | 1 |  |  | 55 | 1 |  |  | 양호 | 양호 | 양호 | 양호 | 양호 | 미정 |  |  | Y |  | 2018-03-14 00:27 | 2018-03-14 00:20 | 2018-03-14 03:55 | 2018-03-14 03:42 | 44 | 13 | 7 | 195 | 215 | AR-10.25
B44212 | SCR420HON | 19 | 2018-03-13 | B |  | 61 | 0 |  | 4 |  |  |  | 우설식 |  | 1085 | 2 |  | 2 |  |  | 55 | 2 |  |  | 양호 | 양호 | 양호 | 양호 | 양호 | 미정 |  |  | Y |  | 2018-03-14 04:47 | 2018-03-14 04:35 | 2018-03-14 07:55 | 2018-03-14 07:34 | 40 | 21 | 12 | 167 | 200 | AR-10.3
B44216 | SCR420HON | 19 | 2018-03-14 | C |  | 62 | 0 |  | 5 |  |  | 최용선 |  |  | 1096 | 3 |  | 3 |  |  | 55 | 3 |  |  | 양호 | 양호 | 양호 | 양호 | 양호 | 미정 |  |  | Y |  | 2018-03-14 09:07 | 2018-03-14 08:45 | 2018-03-14 13:10 | 2018-03-14 12:29 | 50 | 41 | 22 | 202 | 265 | AR-10.0
C42746 | SM43C | 19 | 2018-03-14 | A |  | 63 | 0 |  | 6 |  |  | 최용선 |  |  | 1051 | 4 |  | 4 | YES |  | 55 | 4 | YES |  | 양호 | 양호 | 양호 | 양호 | 양호 | 미정 |  |  | Y |  | 2018-03-14 14:42 | 2018-03-14 14:40 | 2018-03-14 18:10 | 2018-03-14 17:43 | 90 | 27 | 2 | 181 | 210
A44267 | AE1070MS | 19 | 2018-03-14 | A |  | 64 | 0 | 외삽5 | 1 | [5 empty] | 1120 | 5 |  | 1 |  |  | 55 | 1 |  |  | 양호 | 양호 | 양호 | 양호 | 양호 | 미정 |  |  | N | 1 | 2018-03-14 18:31 | 2018-03-14 18:25 | 2018-03-14 22:25 | 2018-03-14 22:10 | 15 | 15 | 6 | 219 | 240 | P/P 180122-08(218)
A44271 | AE1070MS | 19 | 2018-03-14 | B |  | 65 | 0 |  | 2 |  |  | 윤석재 |  |  | 1078 | 6 |  | 2 |  |  | 55 | 2 |  |  | 양호 | 양호 | 양호 | 양호 | 양호 | 미정 |  |  | Y |  | 2018-03-14 23:00 | 2018-03-14 22:46 | 2018-03-15 03:00 | 2018-03-15 02:41 | 21 | 19 | 14 | 221 | 254 | AR-10.3
A44275 | AE1055MS | 19 | 2018-03-14 | B |  | 66 | 0 |  | 3 |  |  | 윤석재 |  |  | 1090 | 7 |  | 3 |  |  | 55 | 3 |  |  | 양호 | 양호 | 양호 | 양호 | 양호 | 미정 |  |  | Y |  | 2018-03-15 03:24 | 2018-03-15 03:10 | 2018-03-15 06:32 | 2018-03-15 06:15 | 10 | 17 | 14 | 171 | 202 | AR-10.35
B44235 | 16MNCRS5HAM | 19 | 2018-03-15 | D |  | 67 | 0 |  | 4 | [5 empty] | 1028 | 8 |  | 4 | YES |  | 55 | 4 | YES |  | 양호 | 양호 | 양호 | 양호 | 양호 | 미정 |  |  | Y |  | 2018-03-15 07:20 | 2018-03-15 07:00 | 2018-03-15 11:10 | 2018-03-15 10:24 | 28 | 46 | 20 | 184 | 250
C42765 | DCK45M2 | 19 | 2018-03-15 | D |  | 68 | 0 |  | 5 |  |  | 남태희 | 장신일 |  | 1057 | 9 |  | 1 |  |  | 55 | 1 |  |  | 양호 | 양호 | 양호 | 양호 | 양호 | 미정 |  |  | Y |  | 2018-03-15 11:46 | 2018-03-15 11:35 | 2018-03-15 15:30 | 2018-03-15 14:50 | 25 | 40 | 11 | 184 | 235
C42769 | DCK45M2 | 19 | 2018-03-15 | A |  | 69 | 0 |  | 6 |  |  | 남태희 |  |  | 1077 | 10 |  | 2 |  |  | 55 | 2 |  |  | 양호 | 양호 | 양호 | 양호 | 양호 | 미정 |  |  | Y |  | 2018-03-15 16:35 | 2018-03-15 16:20 | 2018-03-15 20:35 | 2018-03-15 20:04 | 50 | 31 | 15 | 209 | 255
C42773 | SCR420HB | 19 | 2018-03-15 | A |  | 70 | 0 |  | 7 |  |  | 남태희 |  |  | 1092 | 11 |  | 3 |  |  | 55 | 3 |  |  | 양호 | 양호 | 양호 | 양호 | 양호 | 미정 |  |  | Y |  | 2018-03-15 21:36 | 2018-03-15 21:25 | 2018-03-16 01:15 | 2018-03-16 00:40 | 50 | 35 | 11 | 183 | 230
C42777 | SA649 | 19 | 2018-03-15 | B |  | 71 | 0 |  | 8 |  |  | 남문희 |  |  | 1083 | 12 |  | 1 |  |  | 55 | 1 |  | O | 양호 | 양호 | 양호 | 양호 | 양호 | 미정 |  |  | INGOT |  | 2018-03-16 02:11 | 2018-03-16 02:00 | 2018-03-16 05:15 | 2018-03-16 04:39 | 45 | 36 | 11 | 148 | 195
C42781 | S43BCH | 19 | 2018-03-16 | D |  | 72 | 0 |  | 9 |  |  | 남문희 |  |  | 1075 | 13 |  | 2 |  |  | 55 | 2 |  |  | 양호 | 양호 | 양호 | 양호 | 양호 | 미정 |  |  | Y |  | 2018-03-16 06:33 | 2018-03-16 06:20 | 2018-03-16 10:00 | 2018-03-16 09:45 | 65 | 15 | 13 | 192 | 220
C42785 | S43BCH | 19 | 2018-03-16 | D |  | 73 | 0 |  | 10 |  |  | 남문희 |  |  | 1069 | 14 |  | 3 |  |  | 55 | 3 |  |  | 양호 | 양호 | 양호 | 양호 | 양호 | 미정 |  |  | Y |  | 2018-03-16 11:09 | 2018-03-16 11:00 | 2018-03-16 14:30 | 2018-03-16 14:06 | 60 | 24 | 9 | 177 | 210
C42789 | AE15B36M | 19 | 2018-03-16 | A |  | 74 | 0 |  | 11 | YES |  |  | 장신일 |  | 1088 | 15 |  | 4 | YES |  | 55 | 4 | YES |  | 양호 | 양호 | 양호 | 양호 | 양호 | 미정 |  |  | Y |  | 2018-03-16 15:44 | 2018-03-16 15:20 | 2018-03-16 19:05 | 2018-03-16 18:50 | 50 | 15 | 24 | 186 | 225
C42793 | 18CRNIMO7HI | 19 | 2018-03-16 | A |  | 75 | 0 | 외삽6 | 1 |  |  |  | 장신일 |  | 1082 | 16 |  | 1 | YES |  | 65 | 1 | YES |  | 양호 | 양호 | 양호 | 양호 | 양호 | 미정 |  |  | INGOT |  | 2018-03-16 19:58 | 2018-03-16 19:50 | 2018-03-16 22:30 | 2018-03-16 22:16 | 45 | 14 | 8 | 138 | 160 | 지금융착
C42797 | SM50CM | 19 | 2018-03-16 | C |  | 76 | 0 |  | 2 | [5 empty] | 1060 | 17 |  | 1 |  |  | 55 | 1 |  | O | 양호 | 양호 | 양호 | 양호 | 양호 | 미정 |  |  | Y |  | 2018-03-17 00:19 | 2018-03-17 00:05 | 2018-03-17 03:35 | 2018-03-17 03:27 | 95 | 8 | 14 | 188 | 210
C42801 | SM50CM | 19 | 2018-03-16 | C |  | 77 | 0 |  | 3 | [5 empty] | 1060 | 18 |  | 2 |  |  | 55 | 2 |  |  | 양호 | 양호 | 양호 | 양호 | 양호 | 미정 |  |  | Y |  | 2018-03-17 04:44 | 2018-03-17 04:30 | 2018-03-17 08:05 | 2018-03-17 07:58 | 55 | 7 | 14 | 194 | 215
C42805 | SM50CM | 19 | 2018-03-17 | D |  | 78 | 0 |  | 4 | [5 empty] | 1065 | 19 | YES | 3 | YES |  | 55 | 3 | YES |  | 양호 | 양호 | 양호 | 양호 | 양호 | 미정 |  |  | Y |  | 2018-03-17 09:15 | 2018-03-17 08:55 | 2018-03-17 12:40 | 2018-03-17 12:27 | 50 | 13 | 20 | 192 | 225
C42809 | SCM415C2 | 19 | 2018-03-17 | D |  | 79 | 0 |  | 5 | [5 empty] | 1060 | 1 |  | 1 | YES |  | 65 | 1 | YES | O | 양호 | 양호 | 양호 | 양호 | 양호 | 미정 |  |  | INGOT |  | 2018-03-17 13:34 | 2018-03-17 13:30 | 2018-03-17 16:10 | 2018-03-17 15:50 | 50 | 20 | 4 | 137 | 160 | T/N교체, 잔존:200mm
C42813 | SM38C | 19 | 2018-03-17 | A |  | 80 | 0 |  | 6 | [5 empty] | 1081 | 2 |  | 1 |  |  | 55 | 1 |  | O | 양호 | 양호 | 양호 | 양호 | 양호 | 미정 |  |  | Y |  | 2018-03-17 18:07 | 2018-03-17 17:45 | 2018-03-17 21:10 | 2018-03-17 20:59 | 95 | 11 | 22 | 171 | 205
C42817 | AE1038M | 19 | 2018-03-17 | C |  | 81 | 0 |  | 7 | [5 empty] | 1060 | 3 |  | 2 |  |  | 55 | 2 |  |  | 양호 | 양호 | 양호 | 양호 | 양호 | 미정 |  |  | Y |  | 2018-03-17 22:21 | 2018-03-17 22:00 | 2018-03-18 01:50 | 2018-03-18 01:14 | 50 | 36 | 21 | 173 | 230
C42821 | AE1038M | 19 | 2018-03-17 | C |  | 82 | 0 |  | 8 | [5 empty] | 1060 | 4 |  | 3 |  |  | 55 | 3 |  |  | 양호 | 양호 | 양호 | 양호 | 양호 | 미정 |  |  | Y |  | 2018-03-18 02:30 | 2018-03-18 02:25 | 2018-03-18 06:00 | 2018-03-18 05:44 | 35 | 16 | 5 | 195 | 215
C42825 | SCM420HT | 19 | 2018-03-18 | D |  | 83 | 0 |  | 9 |  |  | 남태희 |  |  | 1101 | 5 |  | 4 | YES |  | 55 | 4 | YES |  | 양호 | 양호 | 양호 | 양호 | 양호 | 미정 |  |  | Y |  | 2018-03-18 06:53 | 2018-03-18 06:40 | 2018-03-18 09:55 | 2018-03-18 09:42 | 40 | 13 | 13 | 169 | 195
C42829 | SCM420HT | 19 | 2018-03-18 | D |  | 84 | 0 |  | 10 |  |  | 남태희 |  |  | 1101 | 6 |  | 1 |  |  | 55 | 1 |  |  | 양호 | 양호 | 양호 | 양호 | 양호 | 미정 |  |  | Y |  | 2018-03-18 11:00 | 2018-03-18 10:40 | 2018-03-18 14:10 | 2018-03-18 13:49 | 45 | 21 | 20 | 170 | 210
C42833 | SCM420HT | 19 | 2018-03-18 | B |  | 85 | 0 |  | 11 | YES | 150 | 남문희 | 윤석재 |  | 1079 | 7 |  | 2 |  |  | 55 | 2 |  |  | 양호 | 양호 | 양호 | 양호 | 양호 | 미정 |  |  | Y |  | 2018-03-18 15:26 | 2018-03-18 15:10 | 2018-03-18 18:25 | 2018-03-18 18:14 | 60 | 11 | 16 | 168 | 195
C42837 | AE4125HM2 | 19 | 2018-03-18 | B |  | 86 | 0 |  | 1 |  |  | 남문희 | 윤석재 |  | 1078 | 8 |  | 3 | YES |  | 55 | 3 | YES |  | 양호 | 양호 | 양호 | 양호 | 양호 | 미정 |  |  | Y |  | 2018-03-18 19:45 | 2018-03-18 19:18 | 2018-03-18 22:40 | 2018-03-18 22:23 | 53 | 17 | 27 | 158 | 202
C42839 | SM45C | 19 | 2018-03-18 | C |  | 87 | 0 |  | 2 | [5 empty] | 1060 | 9 |  | 1 |  |  | 55 | 1 |  | O | 양호 | 양호 | 양호 | 양호 | 양호 | 미정 |  |  | Y |  | 2018-03-18 22:11 | 2018-03-19 01:50 | 2018-03-19 05:15 | 2018-03-19 05:01 | 190 | 14 | -219 | 410 | 205 | 정전으로 작업 중단되고 장시간 대기중인 32호 래들을 교체한것임
C42843 | SM45C | 19 | 2018-03-19 | D |  | 88 | 0 |  | 3 | [5 empty] | 1060 | 10 |  | 2 |  |  | 55 | 2 |  |  | 양호 | 양호 | 양호 | 양호 | 양호 | 미정 |  |  | Y |  | 2018-03-19 06:05 | 2018-03-19 06:00 | 2018-03-19 08:50 | 2018-03-19 08:36 | 45 | 14 | 5 | 151 | 170
C42847 | SM45C | 19 | 2018-03-19 | D |  | 89 | 0 |  | 4 |  |  | 남태희 |  |  | 1101 | 11 |  | 3 |  |  | 55 | 3 |  |  | 양호 | 양호 | 양호 | 양호 | 양호 | 미정 |  |  | Y |  | 2018-03-19 10:02 | 2018-03-19 09:40 | 2018-03-19 13:20 | 2018-03-19 13:07 | 50 | 13 | 22 | 185 | 220
C42851 | SM45CB | 19 | 2018-03-19 | B |  | 90 | 0 |  | 5 |  |  | 남태희 |  |  | 1099 | 12 |  | 4 |  |  | 55 | 4 |  |  | 양호 | 양호 | 양호 | 양호 | 양호 | 미정 |  |  | Y |  | 2018-03-19 14:19 | 2018-03-19 14:00 | 2018-03-19 18:10 | 2018-03-19 17:27 | 40 | 43 | 19 | 189 | 250 | 과침식 대보수처리함
A44557 | SM35C | 19 | 2018-03-29 | D | LADLE 대보수 첫회 | 1 | 0 |  | 1 | [5 empty] | 1087 | 1 |  | 1 |  |  | 55 | 1 |  |  | 양호 | 양호 | 양호 | 양호 | 양호 | 미정 |  |  | Y |  | 2018-03-29 13:51 | 2018-03-29 13:42 | 2018-03-29 17:20 | 2018-03-29 17:03 | 14132 | 17 | 9 | 192 | 218 | P/P 171128-08-201
A44561 | SM35CH2 | 19 | 2018-03-29 | D |  | 2 | 0 |  | 2 |  |  | 장신일 |  |  | 1089 | 2 |  | 2 |  |  | 55 | 2 |  |  | 양호 | 양호 | 양호 | 양호 | 양호 | 미정 |  |  | Y |  | 2018-03-29 18:06 | 2018-03-29 17:52 | 2018-03-29 21:33 | 2018-03-29 21:07 | 32 | 26 | 14 | 181 | 221
A44565 | STB3D | 19 | 2018-03-29 | A |  | 3 | 0 |  | 3 |  |  | 장신일 |  |  | 1141 | 3 |  | 3 |  |  | 55 | 3 |  |  | 양호 | 양호 | 양호 | 양호 | 양호 | 미정 |  |  | Y |  | 2018-03-29 22:56 | 2018-03-29 22:36 | 2018-03-30 02:23 | 2018-03-30 02:07 | 63 | 16 | 20 | 191 | 227
A44569 | STB3D | 19 | 2018-03-29 | A |  | 4 | 0 |  | 4 | [5 empty] | 1131 | 4 |  | 4 | YES |  | 55 | 4 | YES |  | 양호 | 양호 | 양호 | 양호 | 양호 | 미정 |  |  | Y |  | 2018-03-30 03:41 | 2018-03-30 03:17 | 2018-03-30 07:00 | 2018-03-30 06:38 | 54 | 22 | 24 | 177 | 223 | AR-10.3
B44553 | AE4130MV | 19 | 2018-03-30 | C |  | 5 | 0 |  | 5 |  |  | 김웅철 |  |  | 1084 | 5 |  | 1 |  |  | 55 | 1 |  |  | 양호 | 양호 | 양호 | 양호 | 양호 | 미정 |  |  | Y |  | 2018-03-30 08:35 | 2018-03-30 08:20 | 2018-03-30 12:40 | 2018-03-30 12:16 | 80 | 24 | 15 | 221 | 260 | AR-10.7
A44581 | AE15B38M | 19 | 2018-03-30 | D |  | 6 | 0 |  | 6 |  |  | 김웅철 |  |  | 1087 | 6 |  | 2 |  |  | 55 | 2 |  |  | 양호 | 양호 | 양호 | 양호 | 양호 | 미정 |  |  | Y |  | 2018-03-30 17:36 | 2018-03-30 17:27 | 2018-03-30 20:50 | 2018-03-30 20:35 | 287 | 15 | 9 | 179 | 203 | AR-9.8
B44562 | AE4140Q | 19 | 2018-03-30 | D |  | 7 | 0 |  | 7 |  |  | 장신일 |  |  | 1086 | 7 |  | 3 |  |  | 55 | 3 |  |  | 양호 | 양호 | 양호 | 양호 | 양호 | 미정 |  |  | N |  | 2018-03-30 21:47 | 2018-03-30 21:30 | 2018-03-31 01:25 | 2018-03-31 00:50 | 40 | 35 | 17 | 182 | 235
A44589 | AE15B38M | 19 | 2018-03-30 | A |  | 8 | 0 |  | 8 |  |  | 강상완 | 김민곤 |  | 1138 | 8 |  | 4 | YES |  | 55 | 4 | YES |  | 양호 | 양호 | 양호 | 양호 | 양호 | 미정 |  |  | Y |  | 2018-03-31 02:38 | 2018-03-31 02:20 | 2018-03-31 05:57 | 2018-03-31 05:35 | 55 | 22 | 18 | 177 | 217 | AR-9.9
A44593 | BP-SCR420H1V | 19 | 2018-03-31 | C |  | 9 | 0 |  | 9 |  |  | 윤호철 | 김웅철 |  | 1109 | 9 |  | 1 |  |  | 55 | 1 |  |  | 양호 | 양호 | 양호 | 양호 | 양호 | 미정 |  |  | Y |  | 2018-03-31 06:27 | 2018-03-31 06:20 | 2018-03-31 10:05 | 2018-03-31 09:51 | 23 | 14 | 7 | 204 | 225 | AR-10.0
A44597 | BP-SCR420H1V | 19 | 2018-03-31 | C |  | 10 | 0 |  | 10 |  |  | 강상완 |  |  | 1095 | 10 |  | 2 |  |  | 55 | 2 |  |  | 양호 | 양호 | 양호 | 양호 | 양호 | 미정 |  |  | Y |  | 2018-03-31 10:50 | 2018-03-31 10:25 | 2018-03-31 13:56 | 2018-03-31 13:41 | 20 | 15 | 25 | 171 | 211 | AR-10.3
A44601 | STB2 | 19 | 2018-03-31 | D |  | 11 | 0 |  | 11 | YES |  | 장신일 |  |  | 1089 | 11 |  | 3 |  |  | 55 | 3 |  |  | 양호 | 양호 | 양호 | 양호 | 양호 | 미정 |  |  | Y |  | 2018-03-31 15:05 | 2018-03-31 14:46 | 2018-03-31 19:15 | 2018-03-31 18:17 | 50 | 58 | 19 | 192 | 269
B44582 | SM18CM6 | 19 | 2018-03-31 | D |  | 12 | 0 | 외삽1 | 1 |  |  | 장신일 |  |  | 1087 | 12 |  | 4 | YES |  | 55 | 4 | YES |  | 양호 | 양호 | 양호 | 양호 | 양호 | 미정 |  |  | Y |  | 2018-03-31 19:56 | 2018-03-31 19:45 | 2018-03-31 23:00 | 2018-03-31 22:47 | 30 | 13 | 11 | 172 | 195
B44586 | SMN415 | 19 | 2018-03-31 | B |  | 13 | 0 |  | 2 |  |  |  | 우설식 |  | 1088 | 13 |  | 1 |  |  | 55 | 1 |  | O | 양호 | 양호 | 양호 | 양호 | 양호 | 미정 |  |  | Y |  | 2018-03-31 23:58 | 2018-03-31 23:43 | 2018-04-01 03:35 | 2018-04-01 03:09 | 43 | 26 | 15 | 191 | 232 | AR-10.35
B44590 | AE10B35M2 | 19 | 2018-03-31 | B |  | 14 | 0 |  | 3 | [5 empty] | 1085 | 14 |  | 2 |  |  | 55 | 2 |  |  | 양호 | 양호 | 양호 | 양호 | 양호 | 미정 |  |  | Y |  | 2018-04-01 04:02 | 2018-04-01 03:40 | 2018-04-01 07:50 | 2018-04-01 07:34 | 5 | 16 | 22 | 212 | 250 | AR-10.2
A77397 | SCR423PRH | 19 | -287861 | A |  | 14 | 0 |  | 14 |  |  | 김민곤 | 남문희 |  | 1092 | 14 |  | 1 |  |  | 55 | 1 |  |  | 양호 | 양호 | 양호 | 양호 | 양호 | 미정 |  |  | Y |  | 2023-05-04 10:11 | 2023-05-04 10:00 | -287861 |  | 30 |  | 11 |  | -479382360 | AR-10.4
B42974 | 16MNCRS5HAM | 2 | 2018-01-10 | B | LADLE 대보수 첫회 | 1 | 0 | 내삽 | 1 |  |  | 송의섭 |  |  | 1358 | 1 |  | 1 |  |  | 55 | 1 |  | O | 양호 | 양호 | 양호 | 양호 | 양호 | 미정 |  |  | Y |  | 2018-01-11 02:29 | 2018-01-11 02:17 | 2018-01-11 05:57 | 2018-01-11 05:33 | 14097 | 24 | 12 | 184 | 220 | AR-11.15 P.P 170831-04(206) | 8 | 2018-01-09 18:20 | 2018-01-10 10:10 | 950 | 796 | 20 | 5 | 2018-01-10 10:30 | 2018-01-11 02:10 | 940 | 1358 | 229 | 267 | 314 | 19
B42978 | SM45CB | 2 | 2018-01-11 | D |  | 2 | 0 |  | 2 |  |  | 송의섭 |  |  | 1087 | 2 |  | 2 |  |  | 55 | 2 |  |  | 양호 | 양호 | 양호 | 양호 | 양호 | 미정 |  |  | Y |  | 2018-01-11 06:36 | 2018-01-11 06:35 | 2018-01-11 10:13 | 2018-01-11 09:54 | 38 | 19 | 1 | 198 | 218
B42982 | SM45C | 2 | 2018-01-11 | D |  | 3 | 0 |  | 3 |  |  | 송의섭 |  |  | 1086 | 3 |  | 3 |  |  | 55 | 3 |  |  | 양호 | 양호 | 양호 | 양호 | 양호 | 미정 |  |  | Y |  | 2018-01-11 10:54 | 2018-01-11 10:30 | 2018-01-11 14:45 | 2018-01-11 13:57 | 17 | 48 | 24 | 182 | 255
B42986 | SM45C | 2 | 2018-01-11 | A |  | 4 | 0 |  | 4 |  |  | 송의섭 |  |  | 1114 | 4 |  | 4 | YES |  | 55 | 4 | YES |  | 양호 | 양호 | 양호 | 양호 | 양호 | 미정 |  |  | Y |  | 2018-01-11 15:04 | 2018-01-11 14:50 | 2018-01-11 18:20 | 2018-01-11 18:02 | 5 | 18 | 14 | 178 | 210 | AR-9.6
B42990 | SM45C | 2 | 2018-01-11 | A |  | 5 | 0 |  | 5 |  |  | 송의섭 |  |  | 1131 | 5 |  | 1 |  |  | 55 | 1 |  |  | 양호 | 양호 | 양호 | 양호 | 양호 | 미정 |  |  | Y |  | 2018-01-11 19:19 | 2018-01-11 19:03 | 2018-01-11 22:40 | 2018-01-11 22:17 | 43 | 23 | 16 | 178 | 217 | AR-10.55
B42994 | 16MNCR5H | 2 | 2018-01-11 | C |  | 6 | 0 |  | 6 |  |  | 최용선 |  |  | 1089 | 6 |  | 2 |  |  | 55 | 2 |  |  | 양호 | 양호 | 양호 | 양호 | 양호 | 미정 |  |  | Y |  | 2018-01-11 23:49 | 2018-01-11 23:25 | 2018-01-12 02:55 | 2018-01-12 02:45 | 45 | 10 | 24 | 176 | 210 | AR-10.7
A43025 | AE1055LS | 2 | 2018-01-11 | C |  | 7 | 0 |  | 7 |  |  | 최용선 |  |  | 1077 | 7 |  | 3 |  |  | 55 | 3 |  |  | 양호 | 양호 | 양호 | 양호 | 양호 | 미정 |  |  | Y |  | 2018-01-12 03:40 | 2018-01-12 03:24 | 2018-01-12 07:03 | 2018-01-12 06:37 | 29 | 26 | 16 | 177 | 219 | AR-10.24
A43029 | AE1055LS | 2 | 2018-01-12 | D |  | 8 | 0 |  | 8 |  |  |  | 장신일 |  | 1088 | 8 |  | 4 | YES |  | 55 | 4 | YES |  | 양호 | 양호 | 양호 | 양호 | 양호 | 미정 |  |  | Y |  | 2018-01-12 08:03 | 2018-01-12 07:33 | 2018-01-12 11:13 | 2018-01-12 10:54 | 30 | 19 | 30 | 171 | 220 | AR-9.50
A43033 | SP-AE1055LS | 2 | 2018-01-12 | D |  | 9 | 0 |  | 9 |  |  |  | 장신일 |  | 1086 | 9 |  | 1 |  |  | 55 | 1 |  |  | 양호 | 양호 | 양호 | 양호 | 양호 | 미정 |  |  | Y |  | 2018-01-12 12:26 | 2018-01-12 12:02 | 2018-01-12 15:40 | 2018-01-12 15:10 | 49 | 30 | 24 | 164 | 218 | AR-9.85
A43037 | SP-AE1055LS | 2 | 2018-01-12 | A |  | 10 | 0 |  | 10 |  |  | 강상완 |  |  | 1124 | 10 |  | 2 |  |  | 55 | 2 |  |  | 양호 | 양호 | 양호 | 양호 | 양호 | 미정 |  |  | Y |  | 2018-01-12 17:01 | 2018-01-12 16:36 | 2018-01-12 20:25 | 2018-01-12 19:32 | 56 | 53 | 25 | 152 | 229 | AR-9.5
A43041 | STB2 | 2 | 2018-01-12 | A |  | 11 | 0 |  | 11 |  |  | 강상완 |  |  | 1132 | 11 |  | 3 | YES |  | 55 | 3 | YES |  | 양호 | 양호 | 양호 | 양호 | 양호 | 미정 |  |  | Y |  | 2018-01-12 21:28 | 2018-01-12 20:47 | 2018-01-13 00:50 | 2018-01-13 00:23 | 22 | 27 | 41 | 175 | 243 | AR-9.80 진공불량하부교체함
A43045 | STB2 | 2 | 2018-01-12 | C |  | 12 | 0 |  | 12 |  |  | 윤호철 | 김웅철 |  | 1093 | 12 |  | 1 |  |  | 55 | 1 |  | O | 양호 | 양호 | 양호 | 양호 | 양호 | 미정 |  |  | Y |  | 2018-01-13 01:49 | 2018-01-13 01:30 | 2018-01-13 05:10 | 2018-01-13 04:46 | 40 | 23 | 19 | 178 | 220 | AR-10.0
A43049 | SP-STB2 | 2 | 2018-01-13 | D |  | 13 | 0 |  | 13 |  |  | 윤호철 | 김웅철 |  | 1087 | 13 |  | 2 |  |  | 55 | 2 |  |  | 양호 | 양호 | 양호 | 양호 | 양호 | 미정 |  |  | Y |  | 2018-01-13 06:22 | 2018-01-13 06:17 | 2018-01-13 09:40 | 2018-01-13 09:09 | 67 | 31 | 5 | 167 | 203 | AR-9.6 10~13단 9시,10시 삼각목지 발생함
A43053 | SCR420HD | 2 | 2018-01-13 | D |  | 14 | 0 |  | 14 | [5 empty] | 1086 | 14 |  | 3 | YES |  | 55 | 3 | YES |  | 양호 | 양호 | 양호 | 양호 | 양호 | 미정 |  |  | Y |  | 2018-01-13 10:52 | 2018-01-13 10:25 | 2018-01-13 14:10 | 2018-01-13 13:48 | 45 | 22 | 27 | 176 | 225 | AR-9.55
A43057 | SCR420HON | 2 | 2018-01-13 | B |  | 15 | 0 |  | 15 | YES |  | 윤석재 |  |  | 1083 | 15 |  | 1 |  |  | 55 | 1 |  | O | 양호 | 양호 | 양호 | 양호 | 양호 | 미정 |  |  | Y |  | 2018-01-13 15:20 | 2018-01-13 14:45 | 2018-01-13 18:30 | 2018-01-13 18:11 | 35 | 19 | 35 | 170 | 225 | AR-9.9
A43061 | SCR420HON | 2 | 2018-01-13 | B |  | 16 | 0 | 외삽1 | 1 |  |  | 윤석재 |  |  | 1077 | 16 |  | 2 |  |  | 55 | 2 |  |  | 양호 | 양호 | 양호 | 양호 | 양호 | 미정 |  |  | Y |  | 2018-01-13 19:40 | 2018-01-13 19:22 | 2018-01-13 22:45 | 2018-01-13 22:32 | 52 | 13 | 18 | 172 | 203 | AR-10
A43065 | SCR420HON | 2 | 2018-01-13 | C |  | 17 | 0 |  | 2 |  |  | 강상완 |  |  | 1085 | 17 |  | 3 |  |  | 55 | 3 |  |  | 양호 | 양호 | 양호 | 양호 | 양호 | 미정 |  |  | Y |  | 2018-01-13 23:41 | 2018-01-13 23:25 | 2018-01-14 02:40 | 2018-01-14 02:26 | 40 | 14 | 16 | 165 | 195 | AR-10.6
A43069 | AE1055MS | 2 | 2018-01-13 | C |  | 18 | 0 |  | 3 |  |  | 윤호철 | 김웅철 |  | 1089 | 18 | YES | 4 | YES |  | 55 | 4 | YES |  | 양호 | 양호 | 양호 | 양호 | 양호 | 미정 |  |  | Y |  | 2018-01-14 03:49 | 2018-01-14 03:18 | 2018-01-14 07:03 | 2018-01-14 06:44 | 38 | 19 | 31 | 175 | 225 | AR-10.2
A43074 | STB2 | 2 | 2018-01-14 | D |  | 19 | 0 |  | 4 |  |  | 장신일 |  |  | 1087 | 1 |  | 1 |  |  | 55 | 1 |  |  | 양호 | 양호 | 양호 | 양호 | 양호 | 미정 |  |  | Y |  | 2018-01-14 09:22 | 2018-01-14 08:57 | 2018-01-14 12:47 | 2018-01-14 12:28 | 114 | 19 | 25 | 187 | 230
A43078 | STB2 | 2 | 2018-01-14 | D |  | 20 | 0 |  | 5 |  |  |  | 장신일 |  | 1087 | 2 |  | 2 |  |  | 55 | 2 |  |  | 양호 | 양호 | 양호 | 양호 | 양호 | 미정 |  |  | Y |  | 2018-01-14 13:42 | 2018-01-14 13:15 | 2018-01-14 17:10 | 2018-01-14 16:47 | 28 | 23 | 27 | 184 | 235
A43082 | STB2 | 2 | 2018-01-14 | B |  | 21 | 0 |  | 6 |  |  | 윤석재 |  |  | 1085 | 3 |  | 3 |  |  | 55 | 3 |  |  | 양호 | 양호 | 양호 | 양호 | 양호 | 미정 |  |  | Y |  | 2018-01-14 18:13 | 2018-01-14 17:58 | 2018-01-14 21:27 | 2018-01-14 21:09 | 48 | 18 | 15 | 176 | 209 | AR-9.9
A43086 | STB2 | 2 | 2018-01-14 | C |  | 22 | 0 |  | 7 |  |  | 윤석재 |  |  | 1091 | 4 |  | 4 | YES |  | 55 | 4 | YES |  | 양호 | 양호 | 양호 | 양호 | 양호 | 미정 |  |  | Y |  | 2018-01-14 22:33 | 2018-01-14 22:08 | 2018-01-15 02:08 | 2018-01-15 01:28 | 41 | 40 | 25 | 175 | 240
A43090 | STB2 | 2 | 2018-01-14 | C |  | 23 | 0 |  | 8 |  |  | 윤호철 | 김웅철 |  | 1087 | 5 |  | 1 |  |  | 55 | 1 |  |  | 양호 | 양호 | 양호 | 양호 | 양호 | 미정 |  |  | Y |  | 2018-01-15 02:57 | 2018-01-15 02:30 | 2018-01-15 06:36 | 2018-01-15 05:51 | 22 | 45 | 27 | 174 | 246 | AR-10.6
A43095 | SHPG2 | 2 | 2018-01-16 | A |  | 24 | 0 |  | 9 | [5 empty] | 1155 | 6 |  | 2 |  |  | 55 | 2 |  |  | 양호 | 양호 | 양호 | 양호 | 양호 | 미정 |  |  | Y |  | 2018-01-16 08:54 | 2018-01-16 08:41 | 2018-01-16 12:53 | 2018-01-16 12:26 | 1565 | 27 | 13 | 212 | 252 | AR-10.2
A43099 | SHPG2 | 2 | 2018-01-16 | A |  | 25 | 0 |  | 10 |  |  |  | 강상완 |  | 1128 | 7 |  | 3 | YES |  | 55 | 3 | YES |  | 양호 | 양호 | 양호 | 양호 | 양호 | 미정 |  |  | Y |  | 2018-01-16 13:36 | 2018-01-16 13:28 | 2018-01-16 16:46 | 2018-01-16 16:20 | 35 | 26 | 8 | 164 | 198 | AR-9.4 플래이트 과침식
A43103 | AE1070LS | 2 | 2018-01-16 | B |  | 26 | 0 | 외삽2 | 1 |  |  | 윤석재 |  |  | 1086 | 8 |  | 1 |  |  | 55 | 1 |  | O | 양호 | 양호 | 양호 | 양호 | 양호 | 미정 |  |  | Y |  | 2018-01-16 17:46 | 2018-01-16 17:35 | 2018-01-18 21:15 | 2018-01-16 20:55 | 49 | 2900 | 11 | 189 | 3100
A43107 | AE1070LS | 2 | 2018-01-16 | D |  | 27 | 0 |  | 2 |  |  | 우설식 |  |  | 1087 | 9 |  | 2 |  |  | 55 | 2 |  |  | 양호 | 양호 | 양호 | 양호 | 양호 | 미정 |  |  | Y |  | 2018-01-16 22:08 | 2018-01-16 21:45 | 2018-01-17 01:35 | 2018-01-17 01:17 | 299 | 18 | 23 | 190 | 230 | AR-9.6
A43111 | SM55C | 2 | 2018-01-16 | D |  | 28 | 0 |  | 3 |  |  | 장신일 |  |  | 1087 | 10 |  | 3 |  |  | 55 | 3 |  |  | 양호 | 양호 | 양호 | 양호 | 양호 | 미정 |  |  | Y |  | 2018-01-17 03:01 | 2018-01-17 02:45 | 2018-01-17 06:18 | 2018-01-17 05:56 | 70 | 22 | 16 | 175 | 213 | AR-9.75
A43115 | AE1055LS | 2 | 2018-01-17 | A |  | 29 | 0 |  | 4 | [5 empty] | 1124 | 11 |  | 4 | YES |  | 55 | 4 | YES |  | 양호 | 양호 | 양호 | 양호 | 양호 | 미정 |  |  | Y |  | 2018-01-17 06:57 | 2018-01-17 06:45 | 2018-01-17 10:24 | 2018-01-17 09:59 | 27 | 25 | 12 | 182 | 219 | AR-9.4
A43119 | AE4137HMA | 2 | 2018-01-17 | A |  | 30 | 0 |  | 5 |  |  | 강상완 |  |  | 1129 | 12 |  | 1 |  |  | 55 | 1 |  |  | 양호 | 양호 | 양호 | 양호 | 양호 | 미정 |  |  | Y |  | 2018-01-17 11:00 | 2018-01-17 10:47 | 2018-01-17 15:10 | 2018-01-17 14:30 | 23 | 40 | 13 | 210 | 263 | AR-10.2
A43123 | AE1055LS | 2 | 2018-01-17 | B |  | 31 | 0 |  | 6 |  |  | 우설식 | 윤석재 |  | 1085 | 13 |  | 2 | YES |  | 55 | 2 | YES |  | 양호 | 양호 | 양호 | 양호 | 양호 | 미정 |  |  | Y |  | 2018-01-17 15:27 | 2018-01-17 15:04 | 2018-01-17 18:35 | 2018-01-17 18:19 | 280 | 16 | 23 | 172 | 211 | AR-10.1 CN철피일어남
A43127 | AE1055LS | 2 | 2018-01-17 | B |  | 32 | 0 |  | 7 | YES |  | 윤석재 | 우설식 |  | 1085 | 14 |  | 1 |  |  | 55 | 1 |  | O | 양호 | 양호 | 양호 | 양호 | 양호 | 미정 |  |  | Y |  | 2018-01-17 19:30 | 2018-01-17 19:25 | 2018-01-17 22:40 | 2018-01-17 22:24 | 50 | 16 | 5 | 174 | 195 | AR-10.4
B43121 | SM45C | 2 | 2018-01-17 | D |  | 33 | 0 | 외삽3 | 1 |  |  | 송의섭 |  |  | 1086 | 15 |  | 2 |  |  | 55 | 2 |  |  | 양호 | 양호 | 양호 | 양호 | 양호 | 미정 |  |  | Y |  | 2018-01-17 23:47 | 2018-01-17 23:42 | 2018-01-18 03:20 | 2018-01-18 03:07 | 62 | 13 | 6 | 200 | 218
A43135 | SF40CVM | 2 | 2018-01-17 | D |  | 34 | 0 |  | 2 |  |  | 송의섭 |  |  | 1086 | 16 |  | 3 |  |  | 55 | 3 |  |  | 양호 | 양호 | 양호 | 양호 | 양호 | 미정 |  |  | Y |  | 2018-01-18 03:59 | 2018-01-18 03:30 | 2018-01-18 07:03 | 2018-01-18 06:33 | 10 | 30 | 29 | 155 | 213
A43139 | 38MNS6 | 2 | 2018-01-18 | A |  | 35 | 0 |  | 3 | [5 empty] | 1128 | 17 | YES | 4 | YES |  | 55 | 4 | YES |  | 양호 | 양호 | 양호 | 양호 | 양호 | 미정 |  |  | Y |  | 2018-01-18 08:09 | 2018-01-18 07:55 | 2018-01-18 11:27 | 2018-01-18 11:12 | 52 | 15 | 14 | 183 | 212 | AR-10.1
C41700 | SCM440HF | 2 | 2018-01-18 | C |  | 36 | 0 |  | 4 |  |  | 강상완 |  |  | 1060 | 1 |  | 1 |  |  | 55 | 1 |  |  | 양호 | 양호 | 양호 | 양호 | 양호 | 미정 |  |  | Y |  | 2018-01-18 15:02 | 2018-01-18 15:00 | 2018-01-18 18:30 | 2018-01-18 17:57 | 213 | 33 | 2 | 176 | 210 | T/N교체, 잔존:280mm
A43154 | AE5130M | 2 | 2018-01-18 | D |  | 37 | 0 |  | 5 |  |  | 최용선 |  |  | 1087 | 2 |  | 2 |  |  | 55 | 2 |  |  | 양호 | 양호 | 양호 | 양호 | 양호 | 미정 |  |  | Y |  | 2018-01-18 23:59 | 2018-01-18 23:37 | 2018-01-19 04:10 | 2018-01-19 03:21 | 142 | 49 | 22 | 201 | 273 | AR-10.2
B43149 | SCM440M1 | 2 | 2018-01-18 | D |  | 38 | 0 |  | 6 |  |  | 장신일 |  |  | 1087 | 3 |  | 3 |  |  | 55 | 3 |  |  | 양호 | 양호 | 양호 | 양호 | 양호 | 미정 |  |  | Y |  | 2018-01-19 05:02 | 2018-01-19 04:50 | 2018-01-19 08:50 | 2018-01-19 08:16 | 40 | 34 | 12 | 195 | 240
B43153 | SCM440HK | 2 | 2018-01-19 | A |  | 39 | 0 |  | 7 |  |  | 송의섭 |  |  | 1138 | 4 |  | 4 | YES |  | 55 | 4 | YES |  | 양호 | 양호 | 양호 | 양호 | 양호 | 미정 |  |  | Y |  | 2018-01-19 09:24 | 2018-01-19 09:00 | 2018-01-19 12:52 | 2018-01-19 12:32 | 10 | 20 | 24 | 188 | 232 | AR-10.25 / 중보수처리 10시 목지심함
B43299 | SCR420HB | 2 | 2018-01-25 | A | LADLE 중보수 첫회 | 40 | 1 |  | 1 |  |  | 강상완 |  |  | 1085 | 1 |  | 1 |  |  | 55 | 1 |  |  | 양호 | 양호 | 양호 | 양호 | 양호 | 미정 |  |  | Y |  | 2018-01-26 00:38 | 2018-01-26 00:15 | 2018-01-26 04:02 | 2018-01-26 03:39 | 9323 | 23 | 23 | 181 | 227 | P/P 170830-8(178) | 9 | 2018-01-25 00:30 | 2018-01-25 04:00 | 210 |  | 10 | 5 | 2018-01-25 04:10 | 2018-01-26 00:15 | 1205 | 1085 | 172 | 204 | 268 | 23
B43303 | SCR420HB | 2 | 2018-01-25 | A |  | 41 | 2 |  | 2 | [5 empty] | 1102 | 2 |  | 2 |  |  | 55 | 2 |  |  | 양호 | 양호 | 양호 | 양호 | 양호 | 미정 |  |  | Y |  | 2018-01-26 04:52 | 2018-01-26 04:45 | 2018-01-26 08:30 | 2018-01-26 07:56 | 43 | 34 | 7 | 184 | 225 | AR-10.45
A43315 | 30MNB5M | 2 | 2018-01-26 | C |  | 42 | 3 |  | 3 |  |  | 최용선 |  |  | 1085 | 3 |  | 3 |  |  | 55 | 3 |  |  | 양호 | 양호 | 양호 | 양호 | 양호 | 미정 |  |  | Y |  | 2018-01-26 09:18 | 2018-01-26 09:08 | 2018-01-26 12:55 | 2018-01-26 12:42 | 38 | 13 | 10 | 204 | 227 | AR-10.75
A43319 | AE1055LS | 2 | 2018-01-26 | D |  | 43 | 4 |  | 4 |  |  | 윤호철 | 김웅철 |  | 1086 | 4 |  | 4 | YES |  | 55 | 4 | YES |  | 양호 | 양호 | 양호 | 양호 | 양호 | 미정 |  |  | Y |  | 2018-01-26 14:15 | 2018-01-26 14:00 | 2018-01-26 18:00 | 2018-01-26 17:32 | 65 | 28 | 15 | 197 | 240
A43323 | AE1055LS | 2 | 2018-01-26 | D |  | 44 | 5 |  | 5 |  |  |  | 장신일 |  | 1086 | 5 |  | 1 |  |  | 55 | 1 |  |  | 양호 | 양호 | 양호 | 양호 | 양호 | 미정 |  |  | Y |  | 2018-01-26 19:03 | 2018-01-26 18:43 | 2018-01-26 22:18 | 2018-01-26 21:54 | 43 | 24 | 20 | 172 | 215
A43327 | SP-AE1055LS | 2 | 2018-01-26 | B |  | 45 | 6 |  | 6 |  |  | 윤석재 |  |  | 1086 | 6 |  | 2 |  |  | 55 | 2 |  |  | 양호 | 양호 | 양호 | 양호 | 양호 | 미정 |  |  | Y |  | 2018-01-26 23:23 | 2018-01-26 22:57 | 2018-01-27 02:33 | 2018-01-27 02:14 | 39 | 19 | 26 | 171 | 216 | AR-10.4
A43331 | SP-AE1055LS | 2 | 2018-01-26 | B |  | 46 | 7 |  | 7 |  |  | 윤석재 |  |  | 1083 | 7 |  | 3 |  |  | 55 | 3 |  |  | 양호 | 양호 | 양호 | 양호 | 양호 | 미정 |  |  | Y |  | 2018-01-27 03:31 | 2018-01-27 03:10 | 2018-01-27 06:48 | 2018-01-27 06:31 | 37 | 17 | 21 | 180 | 218 | AR-10.45
A43335 | SPS7 | 2 | 2018-01-27 | C |  | 47 | 8 |  | 8 |  |  | 윤호철 | 김웅철 |  | 1074 | 8 |  | 4 | YES |  | 55 | 4 | YES |  | 양호 | 양호 | 양호 | 양호 | 양호 | 미정 |  |  | Y |  | 2018-01-27 07:37 | 2018-01-27 07:24 | 2018-01-27 11:20 | 2018-01-27 11:06 | 36 | 14 | 13 | 209 | 236 | AR-10.6
A43339 | SPS7 | 2 | 2018-01-27 | C |  | 48 | 9 |  | 9 |  |  | 윤호철 | 김웅철 |  | 1075 | 9 |  | 1 |  |  | 55 | 1 |  |  | 양호 | 양호 | 양호 | 양호 | 양호 | 미정 |  |  | Y |  | 2018-01-27 12:05 | 2018-01-27 11:45 | 2018-01-27 15:45 | 2018-01-27 15:23 | 25 | 22 | 20 | 198 | 240 | AR-10.7
A43343 | SMN440 | 2 | 2018-01-27 | D |  | 49 | 10 |  | 10 |  |  | 장신일 |  |  | 1086 | 10 |  | 2 |  |  | 55 | 2 |  |  | 양호 | 양호 | 양호 | 양호 | 양호 | 미정 |  |  | Y |  | 2018-01-27 17:01 | 2018-01-27 15:50 | 2018-01-27 20:30 | 2018-01-27 20:03 | 5 | 27 | 71 | 182 | 280
A43347 | SMN440 | 2 | 2018-01-27 | D |  | 50 | 11 |  | 11 |  |  | 장신일 |  |  | 1089 | 11 |  | 3 | YES |  | 55 | 3 | YES |  | 양호 | 양호 | 양호 | 양호 | 양호 | 미정 |  |  | Y |  | 2018-01-27 21:25 | 2018-01-27 21:06 | 2018-01-28 00:42 | 2018-01-28 00:21 | 36 | 21 | 19 | 176 | 216 | CN철피녹음
A43351 | AE1055LS | 2 | 2018-01-27 | B |  | 51 | 12 |  | 12 |  |  | 윤석재 |  |  | 1082 | 12 |  | 1 |  |  | 55 | 1 |  | O | 양호 | 양호 | 양호 | 양호 | 양호 | 미정 |  |  | Y |  | 2018-01-28 01:54 | 2018-01-28 01:22 | 2018-01-28 05:05 | 2018-01-28 04:45 | 40 | 20 | 32 | 172 | 223 | AR-9.9
A43355 | SP-AE1055LS | 2 | 2018-01-28 | B |  | 52 | 13 |  | 13 |  |  | 윤석재 | 우설식 |  | 1085 | 13 |  | 2 |  |  | 55 | 2 |  |  | 양호 | 양호 | 양호 | 양호 | 양호 | 미정 |  |  | Y |  | 2018-01-28 06:08 | 2018-01-28 05:40 | 2018-01-28 09:28 | 2018-01-28 09:02 | 35 | 26 | 28 | 174 | 228 | AR-9.8
A43359 | SP-AE1055LS | 2 | 2018-01-28 | C |  | 53 | 14 |  | 14 |  |  | 윤호철 | 김웅철 |  | 1115 | 14 |  | 3 |  |  | 55 | 3 |  |  | 양호 | 양호 | 양호 | 양호 | 양호 | 미정 |  |  | Y |  | 2018-01-28 10:31 | 2018-01-28 10:15 | 2018-01-28 13:33 | 2018-01-28 13:21 | 47 | 12 | 16 | 171 | 198 | AR-10.8
A43363 | SCR420HB2 | 2 | 2018-01-28 | A |  | 54 | 15 |  | 15 |  |  | 김웅철 |  |  | 1092 | 15 |  | 4 | YES |  | 55 | 4 | YES |  | 양호 | 양호 | 양호 | 양호 | 양호 | 미정 |  |  | Y |  | 2018-01-28 14:49 | 2018-01-28 14:38 | 2018-01-28 18:30 | 2018-01-28 17:50 | 65 | 40 | 11 | 181 | 232 | AR-10.8
B43353 | SM45CB | 2 | 2018-01-28 | A |  | 55 | 16 |  | 16 | YES | 180 | 김웅철 |  |  | 1099 | 16 |  | 1 |  |  | 55 | 1 |  |  | 양호 | 양호 | 양호 | 양호 | 양호 | 미정 |  |  | Y |  | 2018-01-28 19:24 | 2018-01-28 19:05 | 2018-01-28 22:40 | 2018-01-28 22:14 | 35 | 26 | 19 | 170 | 215 | AR-10.4
B43357 | SM45CB | 2 | 2018-01-28 | B |  | 56 | 17 |  | 1 |  |  |  | 우설식 |  | 1082 | 17 |  | 2 |  |  | 55 | 2 |  |  | 양호 | 양호 | 양호 | 양호 | 양호 | 미정 |  |  | Y |  | 2018-01-28 23:43 | 2018-01-28 23:15 | 2018-01-29 02:45 | 2018-01-29 02:15 | 35 | 30 | 28 | 152 | 210 | P/P17117-05 171
B43361 | SM45C | 2 | 2018-01-28 | B |  | 57 | 18 |  | 2 |  |  | 우설식 |  |  | 1086 | 18 | YES | 3 | YES |  | 55 | 3 | YES |  | 양호 | 양호 | 양호 | 양호 | 양호 | 미정 |  |  | Y |  | 2018-01-29 03:46 | 2018-01-29 03:37 | 2018-01-29 07:00 | 2018-01-29 06:33 | 52 | 27 | 9 | 167 | 203 | AR-10.7
B43365 | SCM440HF | 2 | 2018-01-29 | C |  | 58 | 19 |  | 3 |  |  | 최용선 |  |  | 1085 | 1 |  | 1 |  |  | 55 | 1 |  | O | 양호 | 양호 | 양호 | 양호 | 양호 | 미정 |  |  | Y |  | 2018-01-29 07:56 | 2018-01-29 07:48 | 2018-01-29 11:20 | 2018-01-29 11:08 | 48 | 12 | 8 | 192 | 212 | AR-10.8
B43369 | AE4145MD | 2 | 2018-01-29 | C |  | 59 | 20 |  | 4 |  |  | 최용선 |  |  | 1103 | 2 |  | 2 |  |  | 55 | 2 |  |  | 양호 | 양호 | 양호 | 양호 | 양호 | 미정 |  |  | Y |  | 2018-01-29 12:13 | 2018-01-29 12:00 | 2018-01-29 16:07 | 2018-01-29 15:49 | 40 | 18 | 13 | 216 | 247 | AR-10.75
B43373 | AE4145MD | 2 | 2018-01-29 | A |  | 60 | 21 |  | 5 | [5 empty] | 1124 | 3 |  | 3 |  |  | 55 | 3 |  |  | 양호 | 양호 | 양호 | 양호 | 양호 | 미정 |  |  | Y |  | 2018-01-29 16:44 | 2018-01-29 16:30 | 2018-01-29 21:15 | 2018-01-29 20:39 | 23 | 36 | 14 | 235 | 285 | AR-10.8
A43391 | STB3D | 2 | 2018-01-29 | B |  | 61 | 22 |  | 6 |  |  |  | 강상완 |  | 1088 | 4 |  | 4 | YES |  | 55 | 4 | YES |  | 양호 | 양호 | 양호 | 양호 | 양호 | 미정 |  |  | Y |  | 2018-01-29 22:24 | 2018-01-29 22:00 | 2018-01-30 02:00 | 2018-01-30 01:16 | 45 | 44 | 24 | 172 | 240 | AR-10.3
A43395 | STB3D | 2 | 2018-01-29 | B |  | 62 | 23 |  | 7 |  |  | 윤석재 |  |  | 1085 | 5 |  | 1 |  |  | 55 | 1 |  | O | 양호 | 양호 | 양호 | 양호 | 양호 | 미정 |  |  | Y |  | 2018-01-30 02:48 | 2018-01-30 02:30 | 2018-01-30 06:20 | 2018-01-30 05:53 | 30 | 27 | 18 | 185 | 230 | AR-10.45
A43399 | STB3D | 2 | 2018-01-30 | D |  | 63 | 24 |  | 8 |  |  | 장신일 |  |  | 1089 | 6 |  | 2 |  |  | 55 | 2 |  |  | 양호 | 양호 | 양호 | 양호 | 양호 | 미정 |  |  | Y |  | 2018-01-30 07:15 | 2018-01-30 07:06 | 2018-01-30 10:25 | 2018-01-30 10:14 | 46 | 11 | 9 | 179 | 199
B43391 | AE1045M6 | 2 | 2018-01-30 | D |  | 64 | 25 |  | 9 |  |  | 장신일 |  |  | 1087 | 7 |  | 3 | YES |  | 55 | 3 | YES |  | 양호 | 양호 | 양호 | 양호 | 양호 | 미정 |  |  | Y |  | 2018-01-30 11:23 | 2018-01-30 11:00 | 2018-01-30 15:28 | 2018-01-30 14:25 | 35 | 63 | 23 | 182 | 268
B43395 | SCR420HB | 2 | 2018-01-30 | A |  | 65 | 26 |  | 10 | [5 empty] | 1118 | 8 |  | 1 |  |  | 55 | 1 |  | O | 양호 | 양호 | 양호 | 양호 | 양호 | 미정 |  |  | Y |  | 2018-01-30 16:09 | 2018-01-30 15:56 | 2018-01-30 19:30 | 2018-01-30 19:15 | 28 | 15 | 13 | 186 | 214 | AR-10.7
B43399 | SCR420HB | 2 | 2018-01-30 | A |  | 66 | 27 |  | 11 |  |  | 강상완 |  |  | 1135 | 9 |  | 2 |  |  | 55 | 2 |  |  | 양호 | 양호 | 양호 | 양호 | 양호 | 미정 |  |  | Y |  | 2018-01-30 20:24 | 2018-01-30 20:10 | 2018-01-30 23:50 | 2018-01-30 23:37 | 40 | 13 | 14 | 193 | 220 | AR-10.4
B43402 | SCM415C2 | 2 | 2018-01-30 | B |  | 67 | 28 |  | 12 |  |  | 윤석재 |  |  | 1085 | 10 |  | 3 |  |  | 55 | 3 |  |  | 양호 | 양호 | 양호 | 양호 | 양호 | 미정 |  |  | INGOT |  | 2018-01-31 02:06 | 2018-01-31 01:55 | 2018-01-31 04:55 | 2018-01-31 04:31 | 125 | 24 | 11 | 145 | 180 | AR-10.65
B43405 | KBMA75S | 2 | 2018-01-30 | B |  | 68 | 29 |  | 13 | YES |  |  |  |  | 1086 | 11 |  | 4 | YES |  | 55 | 4 | YES |  | 양호 | 양호 | 양호 | 양호 | 양호 | 미정 |  |  | Y |  | 2018-01-31 05:23 | 2018-01-31 05:07 | 2018-01-31 09:00 | 2018-01-31 08:36 | 12 | 24 | 16 | 193 | 233 | AR-9.65
B43409 | KBMA75S | 2 | 2018-01-31 | D |  | 69 | 30 | 외삽3 | 1 |  |  | 장신일 |  |  | 1087 | 12 |  | 1 |  |  | 55 | 1 |  |  | 양호 | 양호 | 양호 | 양호 | 양호 | 미정 |  |  | Y |  | 2018-01-31 09:43 | 2018-01-31 09:37 | 2018-01-31 12:55 | 2018-01-31 12:43 | 37 | 12 | 6 | 179 | 198
B43413 | SM20C | 2 | 2018-01-31 | D |  | 70 | 31 |  | 2 | [5 empty] | 1094 | 13 |  | 2 |  |  | 55 | 2 |  |  | 양호 | 양호 | 양호 | 양호 | 양호 | 미정 |  |  | Y |  | 2018-01-31 13:53 | 2018-01-31 13:42 | 2018-01-31 17:30 | 2018-01-31 17:02 | 47 | 28 | 11 | 189 | 228
B43417 | SM20C | 2 | 2018-01-31 | A |  | 71 | 32 |  | 3 |  |  | 장신일 |  |  | 1139 | 14 |  | 3 |  |  | 55 | 3 |  |  | 양호 | 양호 | 양호 | 양호 | 양호 | 미정 |  |  | Y |  | 2018-01-31 17:49 | 2018-01-31 17:42 | 2018-01-31 21:31 | 2018-01-31 21:19 | 12 | 12 | 7 | 210 | 229 | AR-9.8
B43421 | FPA-KSG4120H | 2 | 2018-01-31 | C |  | 72 | 33 |  | 4 |  |  | 송의섭 |  |  | 1098 | 15 |  | 4 | YES |  | 55 | 4 | YES |  | 양호 | 양호 | 양호 | 양호 | 양호 | 미정 |  |  | Y |  | 2018-01-31 22:10 | 2018-01-31 21:50 | 2018-02-01 01:58 | 2018-02-01 01:46 | 19 | 12 | 20 | 216 | 248 | AR-10.6
B43425 | KSG4120H | 2 | 2018-01-31 | C |  | 73 | 34 |  | 5 |  |  | 최용선 |  |  | 1088 | 16 |  | 1 |  |  | 55 | 1 |  |  | 양호 | 양호 | 양호 | 양호 | 양호 | 미정 |  |  | Y |  | 2018-02-01 02:56 | 2018-02-01 02:45 | 2018-02-01 06:10 | 2018-02-01 05:56 | 47 | 14 | 11 | 180 | 205 | AR-10.5
C42017 | SUP9DM | 2 | 2018-02-01 | D |  | 74 | 35 |  | 6 |  |  | 남태희 |  |  | 1101 | 17 |  | 2 |  |  | 55 | 2 |  |  | 양호 | 양호 | 양호 | 양호 | 양호 | 미정 |  |  | Y |  | 2018-02-01 06:45 | 2018-02-01 06:35 | 2018-02-01 09:50 | 2018-02-01 09:19 | 25 | 31 | 10 | 154 | 195
C42021 | SUP9DM | 2 | 2018-02-01 | D |  | 75 | 36 |  | 7 |  |  | 남태희 |  |  | 1102 | 18 | YES | 3 | YES |  | 55 | 3 | YES |  | 양호 | 양호 | 양호 | 양호 | 양호 | 미정 |  |  | Y |  | 2018-02-01 11:17 | 2018-02-01 11:00 | 2018-02-01 14:15 | 2018-02-01 13:50 | 70 | 25 | 17 | 153 | 195
C42025 | SUP9DM | 2 | 2018-02-01 | A |  | 76 | 37 |  | 8 | [5 empty] | 1088 | 1 |  | 1 | YES |  | 55 | 1 | YES | O | 양호 | 양호 | 양호 | 양호 | 양호 | 미정 |  |  | Y |  | 2018-02-01 15:21 | 2018-02-01 15:15 | 2018-02-01 18:45 | 2018-02-01 18:31 | 60 | 14 | 6 | 191 | 210
C42029 | 18CRNIMO7HI | 2 | 2018-02-01 | A |  | 77 | 38 |  | 9 | [5 empty] | 1084 | 2 |  | 1 |  |  | 65 | 1 |  | O | 양호 | 양호 | 양호 | 양호 | 양호 | 미정 |  |  | INGOT |  | 2018-02-01 19:50 | 2018-02-01 19:35 | 2018-02-01 23:05 | 2018-02-01 22:42 | 50 | 23 | 15 | 172 | 210 | INGOT 6.2톤
C42033 | SM55C | 2 | 2018-02-01 | C |  | 78 | 39 |  | 10 | [5 empty] | 1060 | 3 |  | 1 |  |  | 55 | 1 |  | O | 양호 | 양호 | 양호 | 양호 | 양호 | 미정 |  |  | Y |  | 2018-02-02 00:22 | 2018-02-02 00:10 | 2018-02-02 03:55 | 2018-02-02 03:38 | 65 | 17 | 12 | 196 | 225
C42037 | SM50CM | 2 | 2018-02-01 | C |  | 79 | 40 |  | 11 | YES | 150 |  |  |  | 1060 | 4 |  | 2 |  |  | 55 | 2 |  |  | 양호 | 양호 | 양호 | 양호 | 양호 | 미정 |  |  | Y |  | 2018-02-02 04:44 | 2018-02-02 04:40 | 2018-02-02 08:15 | 2018-02-02 08:03 | 45 | 12 | 4 | 200 | 215 | PP교체 잔존215
C42041 | SM50CM | 2 | 2018-02-02 | D |  | 80 | 41 |  | 1 |  |  | 남태희 |  |  | 1101 | 5 |  | 3 |  |  | 55 | 3 |  |  | 양호 | 양호 | 양호 | 양호 | 양호 | 미정 |  |  | Y |  | 2018-02-02 09:38 | 2018-02-02 09:05 | 2018-02-02 13:05 | 2018-02-02 12:53 | 50 | 12 | 34 | 194 | 240
C42045 | SM50CM | 2 | 2018-02-02 | B |  | 81 | 42 |  | 2 |  |  | 남태희 |  |  | 1099 | 6 |  | 4 | YES |  | 55 | 4 | YES |  | 양호 | 양호 | 양호 | 양호 | 양호 | 미정 |  |  | Y |  | 2018-02-02 14:14 | 2018-02-02 13:55 | 2018-02-02 17:35 | 2018-02-02 17:23 | 50 | 12 | 19 | 189 | 220
C42049 | SM50CM | 2 | 2018-02-02 | B |  | 82 | 43 |  | 3 |  |  | 남문희 |  |  | 1090 | 7 |  | 1 |  |  | 55 | 1 |  |  | 양호 | 양호 | 양호 | 양호 | 양호 | 미정 |  |  | Y |  | 2018-02-02 18:39 | 2018-02-02 18:15 | 2018-02-02 22:15 | 2018-02-02 22:00 | 40 | 15 | 24 | 201 | 240 | 과침식으로 대보수 처리함
A43689 | SF40CVM2 | 2 | 2018-02-12 | D | LADLE 대보수 첫회 | 1 | 0 |  | 1 |  |  | 강상완 |  |  | 1108 | 1 |  | 1 |  |  | 55 | 1 |  |  | 양호 | 양호 | 양호 | 양호 | 양호 | 미정 |  |  | Y |  | 2018-02-12 17:43 | 2018-02-12 17:37 | 2018-02-12 21:52 | 2018-02-12 21:30 | 14122 | 22 | 6 | 227 | 255 | P/P 170912-08-192 | 8 | 2018-02-11 11:00 | 2018-02-12 03:40 | 1000 | 744 | 20 | 5 | 2018-02-12 04:00 | 2018-02-12 17:35 | 815 | 1108 | 197 | 334 | 361 | 8
A43693 | AE1055MS | 2 | 2018-02-12 | A |  | 2 | 0 |  | 2 |  |  | 강상완 | 우설식 |  | 1139 | 2 |  | 2 |  |  | 55 | 2 |  |  | 양호 | 양호 | 양호 | 양호 | 양호 | 미정 |  |  | Y |  | 2018-02-12 23:08 | 2018-02-12 22:40 | 2018-02-13 02:36 | 2018-02-13 02:08 | 48 | 28 | 28 | 180 | 236 | AR-10.0
A43697 | AE1055MS | 2 | 2018-02-12 | A |  | 3 | 0 |  | 3 | [5 empty] | 1130 | 3 |  | 3 | YES |  | 55 | 3 | YES |  | 양호 | 양호 | 양호 | 양호 | 양호 | 미정 |  |  | Y |  | 2018-02-13 03:24 | 2018-02-13 03:00 | 2018-02-13 06:45 | 2018-02-13 06:27 | 24 | 18 | 24 | 183 | 225 | AR-9.7 플레이트면침식
B43665 | 30MNB5M | 2 | 2018-02-13 | B |  | 4 | 0 |  | 4 |  |  | 윤석재 |  |  | 1082 | 4 |  | 1 |  |  | 55 | 1 |  | O | 양호 | 양호 | 양호 | 양호 | 양호 | 미정 |  |  | Y |  | 2018-02-13 07:35 | 2018-02-13 07:20 | 2018-02-13 11:18 | 2018-02-13 10:29 | 35 | 49 | 15 | 173 | 238 | AR-9.95
B43669 | SMN455M1 | 2 | 2018-02-13 | B |  | 5 | 0 |  | 5 |  |  |  | 우설식 |  | 1083 | 5 |  | 1 |  |  | 65 | 1 |  | O | 양호 | 양호 | 양호 | 양호 | 양호 | 미정 |  |  | N | 1 | 2018-02-13 12:09 | 2018-02-13 12:00 | 2018-02-13 15:50 | 2018-02-13 15:33 | 42 | 17 | 10 | 203 | 230 | 조괴장작업으로65파이로교체AR-9.8
B43673 | AE4130M6 | 2 | 2018-02-13 | D |  | 6 | 0 |  | 6 |  |  | 장신일 |  |  | 1086 | 6 |  | 2 |  |  | 55 | 2 |  |  | 양호 | 양호 | 양호 | 양호 | 양호 | 미정 |  |  | Y |  | 2018-02-13 16:33 | 2018-02-13 16:22 | 2018-02-13 19:50 | 2018-02-13 19:31 | 32 | 19 | 11 | 178 | 208
A43713 | SM20CB | 2 | 2018-02-13 | D |  | 7 | 0 |  | 7 |  |  | 장신일 |  |  | 1086 | 7 |  | 1 |  |  | 55 | 1 |  | O | 양호 | 양호 | 양호 | 양호 | 양호 | 미정 |  |  | Y |  | 2018-02-13 20:22 | 2018-02-13 20:00 | 2018-02-13 23:32 | 2018-02-13 23:22 | 10 | 10 | 22 | 180 | 212
A43717 | SM20C | 2 | 2018-02-13 | A |  | 8 | 0 |  | 8 |  |  | 강상완 | 장신일 |  | 1137 | 8 |  | 2 |  |  | 55 | 2 |  |  | 양호 | 양호 | 양호 | 양호 | 양호 | 미정 |  |  | Y |  | 2018-02-14 00:40 | 2018-02-14 00:15 | 2018-02-14 03:47 | 2018-02-14 03:37 | 43 | 10 | 25 | 178 | 212 | AR-9.7
A43721 | STB2 | 2 | 2018-02-13 | A |  | 9 | 0 |  | 9 |  |  | 강상완 |  |  | 1157 | 9 |  | 3 |  |  | 55 | 3 |  |  | 양호 | 양호 | 양호 | 양호 | 양호 | 미정 |  |  | Y |  | 2018-02-14 04:55 | 2018-02-14 04:48 | 2018-02-14 08:10 | 2018-02-14 07:55 | 61 | 15 | 7 | 180 | 202 | AR-9.3
A43725 | STB2 | 2 | 2018-02-14 | C |  | 10 | 0 |  | 10 |  |  | 최용선 | 윤호철 |  | 1065 | 10 |  | 4 | YES |  | 55 | 4 | YES |  | 양호 | 양호 | 양호 | 양호 | 양호 | 미정 |  |  | Y |  | 2018-02-14 09:00 | 2018-02-14 08:50 | 2018-02-14 12:50 | 2018-02-14 12:25 | 40 | 25 | 10 | 205 | 240 | AR-10.1
A43729 | SCR415HM | 2 | 2018-02-14 | C |  | 11 | 0 |  | 11 |  |  | 최용선 |  |  | 1064 | 11 |  | 1 |  |  | 55 | 1 |  |  | 양호 | 양호 | 양호 | 양호 | 양호 | 미정 |  |  | Y |  | 2018-02-14 13:32 | 2018-02-14 13:10 | 2018-02-14 16:33 | 2018-02-14 16:17 | 20 | 16 | 23 | 165 | 203 | AR10.5
A43733 | SPS5DM | 2 | 2018-02-14 | D |  | 12 | 0 |  | 12 | YES |  | 장신일 |  |  | 1086 | 12 |  | 2 | YES |  | 55 | 2 | YES |  | 양호 | 양호 | 양호 | 양호 | 양호 | 미정 |  |  | Y |  | 2018-02-14 17:37 | 2018-02-14 17:23 | 2018-02-14 21:15 | 2018-02-14 20:50 | 50 | 25 | 14 | 193 | 232
B43700 | AE1548 | 2 | 2018-02-14 | A |  | 13 | 0 | 외삽1 | 1 |  |  | 송의섭 |  |  | 1120 | 13 |  | 1 |  |  | 55 | 1 |  | O | 양호 | 양호 | 양호 | 양호 | 양호 | 미정 |  |  | Y |  | 2018-02-14 22:09 | 2018-02-14 22:02 | 2018-02-15 01:28 | 2018-02-15 00:54 | 47 | 34 | 7 | 165 | 206
B43704 | AE1548 | 2 | 2018-02-14 | A |  | 14 | 0 |  | 2 |  |  |  | 강상완 |  | 1138 | 14 |  | 2 |  |  | 55 | 2 |  |  | 양호 | 양호 | 양호 | 양호 | 양호 | 미정 |  |  | Y |  | 2018-02-15 02:22 | 2018-02-15 02:05 | 2018-02-15 05:55 | 2018-02-15 05:42 | 37 | 13 | 17 | 200 | 230 | AR-10.8
B43708 | AE1548 | 2 | 2018-02-15 | C |  | 15 | 0 |  | 3 |  |  | 윤호철 | 최용선 |  | 1067 | 15 |  | 3 |  |  | 55 | 3 |  |  | 양호 | 양호 | 양호 | 양호 | 양호 | 미정 |  |  | Y |  | 2018-02-15 07:01 | 2018-02-15 06:45 | 2018-02-15 10:20 | 2018-02-15 10:05 | 50 | 15 | 16 | 184 | 215 | AR10.75
B43712 | AE1548 | 2 | 2018-02-15 | C |  | 16 | 0 |  | 4 |  |  | 윤호철 | 최용선 |  | 1064 | 16 |  | 4 | YES |  | 55 | 4 | YES |  | 양호 | 양호 | 양호 | 양호 | 양호 | 미정 |  |  | Y |  | 2018-02-15 11:09 | 2018-02-15 11:00 | 2018-02-15 14:41 | 2018-02-15 14:26 | 40 | 15 | 9 | 198 | 221 | AR10.7
B43716 | SM45C | 2 | 2018-02-15 | D |  | 17 | 0 |  | 5 | [5 empty] | 1130 | 17 |  | 1 |  |  | 55 | 1 |  |  | 양호 | 양호 | 양호 | 양호 | 양호 | 미정 |  |  | Y |  | 2018-02-15 15:51 | 2018-02-15 15:26 | 2018-02-15 19:13 | 2018-02-15 19:01 | 45 | 13 | 25 | 190 | 227 | AR-10.5
B43720 | SM45C | 2 | 2018-02-15 | D |  | 18 | 0 |  | 6 |  |  | 강상완 |  |  | 1148 | 18 |  | 2 |  |  | 55 | 2 |  |  | 양호 | 양호 | 양호 | 양호 | 양호 | 미정 |  |  | Y |  | 2018-02-15 19:52 | 2018-02-15 19:40 | 2018-02-16 00:23 | 2018-02-15 23:15 | 27 | 68 | 12 | 203 | 283 | AR-9.5 W/B 볼텍스 부착으로 렌싱작업
B43725 | SUP9DM | 2 | 2018-02-15 | A |  | 19 | 0 |  | 7 |  |  | 강상완 |  |  | 1110 | 19 | YES | 3 | YES |  | 55 | 3 | YES |  | 양호 | 양호 | 양호 | 양호 | 양호 | 미정 |  |  | Y |  | 2018-02-16 01:02 | 2018-02-16 00:43 | 2018-02-16 04:40 | 2018-02-16 04:14 | 20 | 26 | 19 | 192 | 237
B43731 | SM45CB | 2 | 2018-02-18 | D |  | 20 | 0 |  | 8 |  |  | 강상완 |  |  | 1086 | 1 |  | 1 |  |  | 55 | 1 |  | O | 양호 | 양호 | 양호 | 양호 | 양호 | 미정 |  |  | Y |  | 2018-02-18 14:38 | 2018-02-18 14:32 | 2018-02-18 17:48 | 2018-02-18 17:38 | 3472 | 10 | 6 | 180 | 196
B43735 | SM45CB | 2 | 2018-02-18 | D |  | 21 | 0 |  | 9 |  |  | 장신일 | 남태희 |  | 1088 | 2 |  | 2 |  |  | 55 | 2 |  |  | 양호 | 양호 | 양호 | 양호 | 양호 | 미정 |  |  | Y |  | 2018-02-18 18:26 | 2018-02-18 18:20 | 2018-02-18 22:04 | 2018-02-18 21:52 | 32 | 12 | 6 | 207 | 224
B43739 | SM45C | 2 | 2018-02-18 | A |  | 22 | 0 |  | 10 |  |  | 강상완 |  |  | 1133 | 3 |  | 3 |  |  | 55 | 3 |  |  | 양호 | 양호 | 양호 | 양호 | 양호 | 미정 |  |  | Y |  | 2018-02-18 22:36 | 2018-02-18 22:24 | 2018-02-19 02:20 | 2018-02-19 02:10 | 20 | 10 | 12 | 214 | 236 | AR-10.0
B43744 | SM45C | 2 | 2018-02-18 | A |  | 23 | 0 |  | 11 | YES |  | 강상완 |  |  | 1139 | 4 |  | 4 | YES |  | 55 | 4 | YES |  | 양호 | 양호 | 양호 | 양호 | 양호 | 미정 |  |  | Y |  | 2018-02-19 04:24 | 2018-02-19 04:04 | 2018-02-19 07:50 | 2018-02-19 07:45 | 104 | 5 | 20 | 202 | 226 | AR-10.0
B43748 | SCM440 | 2 | 2018-02-19 | C |  | 24 | 0 | 외삽2 | 1 |  |  | 최용선 |  |  | 1126 | 5 |  | 1 |  |  | 55 | 1 |  |  | 양호 | 양호 | 양호 | 양호 | 양호 | 미정 |  |  | Y |  | 2018-02-19 09:01 | 2018-02-19 08:58 | 2018-02-19 12:45 | 2018-02-19 12:33 | 68 | 12 | 3 | 212 | 227 | P.P 171208-03(236)
B43752 | 42CRMOS4HH | 2 | 2018-02-19 | C |  | 25 | 0 |  | 2 |  |  | 최용선 |  |  | 1061 | 6 |  | 2 |  |  | 55 | 2 |  |  | 양호 | 양호 | 양호 | 양호 | 양호 | 미정 |  |  | Y |  | 2018-02-19 13:22 | 2018-02-19 13:15 | 2018-02-19 17:17 | 2018-02-19 17:00 | 30 | 17 | 7 | 218 | 242 | AR-10.6
B43756 | AE1548 | 2 | 2018-02-19 | D |  | 26 | 0 |  | 3 |  |  | 송의섭 |  |  | 1086 | 7 |  | 3 | YES |  | 55 | 3 | YES |  | 양호 | 양호 | 양호 | 양호 | 양호 | 미정 |  |  | Y |  | 2018-02-19 17:37 | 2018-02-19 17:30 | 2018-02-19 21:55 | 2018-02-19 21:37 | 13 | 18 | 7 | 241 | 265 | AR10.3
B43761 | AE1548 | 2 | 2018-02-19 | B |  | 27 | 0 |  | 4 |  |  | 우설식 |  |  | 1080 | 8 |  | 1 |  |  | 55 | 1 |  | O | 양호 | 양호 | 양호 | 양호 | 양호 | 미정 |  |  | Y |  | 2018-02-19 23:02 | 2018-02-19 22:45 | 2018-02-20 02:15 | 2018-02-20 01:56 | 50 | 19 | 17 | 174 | 210 | AR-10.2
A43777 | AE1055LS | 2 | 2018-02-19 | B |  | 28 | 0 |  | 5 |  |  | 우설식 |  |  | 1081 | 9 |  | 2 |  |  | 55 | 2 |  |  | 양호 | 양호 | 양호 | 양호 | 양호 | 미정 |  |  | Y |  | 2018-02-20 02:49 | 2018-02-20 02:30 | 2018-02-20 05:55 | 2018-02-20 05:35 | 15 | 20 | 19 | 167 | 205 | AR-10.3
A43781 | SM53C | 2 | 2018-02-20 | C |  | 29 | 0 |  | 6 |  |  | 윤호철 |  |  | 1088 | 10 |  | 3 | YES |  | 55 | 3 | YES |  | 양호 | 양호 | 양호 | 양호 | 양호 | 미정 |  |  | Y |  | 2018-02-20 07:03 | 2018-02-20 06:55 | 2018-02-20 10:56 | 2018-02-20 10:32 | 60 | 24 | 8 | 209 | 241 | AR-10.4 C/N 지금융착.
A43785 | SCR420HON2 | 2 | 2018-02-20 | C |  | 30 | 0 |  | 7 |  |  | 최용선 |  |  | 1078 | 11 |  | 1 |  |  | 55 | 1 |  | O | 양호 | 양호 | 양호 | 양호 | 양호 | 미정 |  |  | Y |  | 2018-02-20 11:31 | 2018-02-20 11:18 | 2018-02-20 15:18 | 2018-02-20 14:58 | 22 | 20 | 13 | 207 | 240 | AR-10.4
A43789 | SCR420HON2 | 2 | 2018-02-20 | D |  | 31 | 0 |  | 8 |  |  | 장신일 |  |  | 1088 | 12 |  | 2 |  |  | 55 | 2 |  |  | 양호 | 양호 | 양호 | 양호 | 양호 | 미정 |  |  | Y |  | 2018-02-20 15:57 | 2018-02-20 15:45 | 2018-02-20 19:45 | 2018-02-20 18:56 | 27 | 49 | 12 | 179 | 240
C42320 | DCK45M2 | 2 | 2018-02-20 | D |  | 32 | 0 |  | 9 |  |  | 남태희 |  |  | 1102 | 13 |  | 3 | YES |  | 55 | 3 | YES |  | 양호 | 양호 | 양호 | 양호 | 양호 | 미정 |  |  | Y |  | 2018-02-20 20:30 | 2018-02-20 20:10 | 2018-02-20 23:55 | 2018-02-20 23:29 | 25 | 26 | 20 | 179 | 225
C42324 | SM45C | 2 | 2018-02-20 | B |  | 33 | 0 |  | 10 | YES | 150 | 남문희 | 윤석재 |  | 1078 | 14 |  | 1 |  |  | 55 | 1 |  | O | 양호 | 양호 | 양호 | 양호 | 양호 | 미정 |  |  | Y |  | 2018-02-21 00:57 | 2018-02-21 00:40 | 2018-02-21 04:05 | 2018-02-21 03:53 | 45 | 12 | 17 | 176 | 205
C42328 | SM20C | 2 | 2018-02-20 | B |  | 34 | 0 | 외삽3 | 1 |  |  | 윤석재 | 남문희 |  | 1072 | 15 |  | 2 |  |  | 55 | 2 |  |  | 양호 | 양호 | 양호 | 양호 | 양호 | 미정 |  |  | Y |  | 2018-02-21 05:28 | 2018-02-21 05:15 | 2018-02-21 08:50 | 2018-02-21 08:39 | 70 | 11 | 13 | 190 | 215
C42332 | SM20CM5 | 2 | 2018-02-21 | C |  | 35 | 0 |  | 2 | [5 empty] | 1060 | 16 |  | 3 | YES |  | 55 | 3 | YES |  | 양호 | 양호 | 양호 | 양호 | 양호 | 미정 |  |  | Y |  | 2018-02-21 10:05 | 2018-02-21 09:45 | 2018-02-21 13:40 | 2018-02-21 13:01 | 55 | 39 | 20 | 175 | 235 | 플레이트와노즐사이로 지금침투되어 교체함
C42336 | SM20CM5 | 2 | 2018-02-21 | A |  | 36 | 0 |  | 3 | [5 empty] | 1095 | 17 |  | 1 |  |  | 55 | 1 |  | O | 양호 | 양호 | 양호 | 양호 | 양호 | 미정 |  |  | Y |  | 2018-02-21 14:47 | 2018-02-21 14:35 | 2018-02-21 17:50 | 2018-02-21 17:33 | 55 | 17 | 12 | 166 | 195
C42340 | SM35C | 2 | 2018-02-21 | A |  | 37 | 0 |  | 4 | [5 empty] | 1087 | 18 |  | 2 |  |  | 55 | 2 |  |  | 양호 | 양호 | 양호 | 양호 | 양호 | 미정 |  |  | Y |  | 2018-02-21 19:45 | 2018-02-21 19:35 | 2018-02-21 22:55 | 2018-02-21 22:39 | 105 | 16 | 10 | 173 | 200
C42344 | SCM420HT | 2 | 2018-02-21 | B |  | 38 | 0 |  | 5 |  |  | 남문희 |  |  | 1066 | 19 |  | 3 |  |  | 55 | 3 |  |  | 양호 | 양호 | 양호 | 양호 | 양호 | 미정 |  |  | Y |  | 2018-02-22 00:56 | 2018-02-22 00:45 | 2018-02-22 04:10 | 2018-02-22 04:03 | 110 | 7 | 11 | 187 | 205
C42348 | SCM420HT | 2 | 2018-02-21 | B |  | 39 | 0 |  | 6 |  |  |  | 남문희 |  | 1076 | 20 | YES | 4 | YES |  | 55 | 4 | YES |  | 양호 | 양호 | 양호 | 양호 | 양호 | 미정 |  |  | Y |  | 2018-02-22 05:25 | 2018-02-22 05:10 | 2018-02-22 08:55 | 2018-02-22 08:22 | 60 | 33 | 15 | 177 | 225
C42352 | SCM420HT | 2 | 2018-02-22 | C |  | 40 | 0 |  | 7 | [5 empty] | 1060 | 1 |  | 1 | YES |  | 55 | 1 | YES |  | 양호 | 양호 | 양호 | 양호 | 양호 | 미정 |  |  | Y |  | 2018-02-22 10:00 | 2018-02-22 09:50 | 2018-02-22 13:20 | 2018-02-22 12:47 | 55 | 33 | 10 | 167 | 210
C42356 | AE1055LS | 2 | 2018-02-22 | A |  | 41 | 0 |  | 8 | [5 empty] | 1087 | 2 |  | 1 |  |  | 65 | 1 |  | O | 양호 | 양호 | 양호 | 양호 | 양호 | 미정 |  |  | Y |  | 2018-02-22 14:25 | 2018-02-22 14:10 | 2018-02-22 18:35 | 2018-02-22 17:44 | 50 | 51 | 15 | 199 | 265
C42361 | 18CRNIMO7HI | 2 | 2018-02-22 | A |  | 42 | 0 |  | 9 | [5 empty] | 1076 | 3 |  | 2 | YES |  | 65 | 2 | YES |  | 양호 | 양호 | 양호 | 양호 | 양호 | 미정 |  |  | INGOT |  | 2018-02-22 19:39 | 2018-02-22 19:25 | 2018-02-22 22:40 | 2018-02-22 22:12 | 50 | 28 | 14 | 153 | 195
C42365 | SM43C | 2 | 2018-02-22 | B |  | 43 | 0 |  | 10 | YES | 150 | 남문희 |  |  | 1088 | 4 |  | 1 |  |  | 55 | 1 |  | O | 양호 | 양호 | 양호 | 양호 | 양호 | 미정 |  |  | Y |  | 2018-02-23 00:24 | 2018-02-23 00:15 | 2018-02-23 02:35 | 2018-02-23 03:23 | 95 | -48 | 9 | 179 | 140
C42369 | SM43C | 2 | 2018-02-22 | B |  | 44 | 0 |  | 1 |  |  | 남문희 |  |  | 1098 | 5 |  | 2 |  |  | 55 | 2 |  |  | 양호 | 양호 | 양호 | 양호 | 양호 | 미정 |  |  | N | 1 | 2018-02-23 04:48 | 2018-02-23 04:30 | 2018-02-23 08:00 | 2018-02-23 07:49 | 115 | 11 | 18 | 181 | 210
C42373 | SM45CB | 2 | 2018-02-23 | D |  | 45 | 0 |  | 2 |  |  | 남태희 |  |  | 1101 | 6 |  | 3 |  |  | 55 | 3 |  |  | 양호 | 양호 | 양호 | 양호 | 양호 | 미정 |  |  | Y |  | 2018-02-23 09:17 | 2018-02-23 08:50 | 2018-02-23 12:15 | 2018-02-23 12:05 | 50 | 10 | 27 | 168 | 205
C42377 | SM45CB | 2 | 2018-02-23 | D |  | 46 | 0 |  | 3 |  |  | 남태희 |  |  | 1101 | 7 |  | 4 | YES |  | 55 | 4 | YES |  | 양호 | 양호 | 양호 | 양호 | 양호 | 미정 |  |  | Y |  | 2018-02-23 13:31 | 2018-02-23 13:10 | 2018-02-23 16:45 | 2018-02-23 16:30 | 55 | 15 | 21 | 179 | 215
C42381 | SM45CB | 2 | 2018-02-23 | A |  | 47 | 0 |  | 4 |  |  |  | 남태희 |  | 1084 | 8 |  | 1 |  |  | 55 | 1 |  |  | 양호 | 양호 | 양호 | 양호 | 양호 | 미정 |  |  | Y |  | 2018-02-23 17:42 | 2018-02-23 17:35 | 2018-02-23 21:00 | 2018-02-23 20:51 | 50 | 9 | 7 | 189 | 205
C42385 | SCM435HF | 2 | 2018-02-23 | B |  | 48 | 0 |  | 5 |  |  |  | 남태희 |  | 1079 | 9 |  | 2 |  |  | 55 | 2 |  |  | 양호 | 양호 | 양호 | 양호 | 양호 | 미정 |  |  | Y |  | 2018-02-23 23:11 | 2018-02-23 23:00 | 2018-02-24 02:45 | 2018-02-24 02:07 | 120 | 38 | 11 | 176 | 225
C42389 | SCM435HF | 2 | 2018-02-23 | B |  | 49 | 0 |  | 6 |  |  | 남문희 |  |  | 1087 | 10 |  | 3 |  |  | 55 | 3 |  |  | 양호 | 양호 | 양호 | 양호 | 양호 | 미정 |  |  | Y |  | 2018-02-24 03:31 | 2018-02-24 03:20 | 2018-02-24 07:05 | 2018-02-24 06:32 | 35 | 33 | 11 | 181 | 225
C42393 | SCM415HR | 2 | 2018-02-24 | D |  | 50 | 0 |  | 7 |  |  | 남태희 |  |  | 1101 | 11 |  | 4 | YES |  | 55 | 4 | YES |  | 양호 | 양호 | 양호 | 양호 | 양호 | 미정 |  |  | Y |  | 2018-02-24 08:15 | 2018-02-24 08:05 | 2018-02-24 11:15 | 2018-02-24 10:52 | 60 | 23 | 10 | 157 | 190
C42397 | SNCM23 | 2 | 2018-02-24 | D |  | 51 | 0 |  | 8 |  |  | 남태희 |  |  | 1101 | 12 |  | 1 |  |  | 55 | 1 |  |  | 양호 | 양호 | 양호 | 양호 | 양호 | 미정 |  |  | Y |  | 2018-02-24 12:26 | 2018-02-24 12:10 | 2018-02-24 15:50 | 2018-02-24 15:23 | 55 | 27 | 16 | 177 | 220
C42401 | SCM415HS | 2 | 2018-02-24 | A |  | 52 | 0 |  | 9 | [5 empty] | 1088 | 13 |  | 2 |  |  | 55 | 2 |  |  | 양호 | 양호 | 양호 | 양호 | 양호 | 미정 |  |  | Y |  | 2018-02-24 17:23 | 2018-02-24 17:12 | 2018-02-24 21:00 | 2018-02-24 20:13 | 82 | 47 | 11 | 169 | 228
C42405 | SCR440B1 | 2 | 2018-02-24 | C |  | 53 | 0 |  | 10 | YES |  |  |  |  | 1060 | 14 |  | 3 | YES |  | 55 | 3 | YES |  | 양호 | 양호 | 양호 | 양호 | 양호 | 미정 |  |  | Y |  | 2018-02-24 22:19 | 2018-02-24 22:00 | 2018-02-25 02:00 | 2018-02-25 01:18 | 60 | 42 | 19 | 179 | 240 | C/N철피녹음
C42409 | SCR440B1 | 2 | 2018-02-24 | C |  | 54 | 0 | 외삽5 | 1 | [5 empty] | 1060 | 15 |  | 1 |  |  | 55 | 1 |  | O | 양호 | 양호 | 양호 | 양호 | 양호 | 미정 |  |  | Y |  | 2018-02-25 02:45 | 2018-02-25 02:35 | 2018-02-25 06:10 | 2018-02-25 05:53 | 35 | 17 | 10 | 188 | 215 | P/P교체, 180119-06-212, 잔존:180mm
C42413 | SCR440B1 | 2 | 2018-02-25 | D |  | 55 | 0 |  | 2 |  |  | 남태희 |  |  | 1101 | 16 |  | 2 |  |  | 55 | 2 |  |  | 양호 | 양호 | 양호 | 양호 | 양호 | 미정 |  |  | Y |  | 2018-02-25 07:49 | 2018-02-25 07:10 | 2018-02-25 10:45 | 2018-02-25 10:36 | 60 | 9 | 39 | 167 | 215
C42417 | AE1055M2 | 2 | 2018-02-25 | D |  | 56 | 0 |  | 3 |  |  | 남태희 |  |  | 1101 | 17 | YES | 3 | YES |  | 55 | 3 | YES |  | 양호 | 양호 | 양호 | 양호 | 양호 | 미정 |  |  | Y |  | 2018-02-25 12:20 | 2018-02-25 12:00 | 2018-02-25 15:50 | 2018-02-25 15:15 | 75 | 35 | 20 | 175 | 230
C42421 | AE1055M2 | 2 | 2018-02-25 | A |  | 57 | 0 |  | 4 | [5 empty] | 1042 | 1 |  | 1 |  |  | 55 | 1 |  | O | 양호 | 양호 | 양호 | 양호 | 양호 | 미정 |  |  | Y |  | 2018-02-25 16:50 | 2018-02-25 16:35 | 2018-02-25 20:05 | 2018-02-25 19:33 | 45 | 32 | 15 | 163 | 210
C42425 | AE1055M2 | 2 | 2018-02-25 | A |  | 58 | 0 |  | 5 | [5 empty] | 1080 | 2 |  | 2 |  |  | 55 | 2 |  |  | 양호 | 양호 | 양호 | 양호 | 양호 | 미정 |  |  | Y |  | 2018-02-25 21:22 | 2018-02-25 21:00 | 2018-02-26 00:05 | 2018-02-25 23:49 | 55 | 16 | 22 | 147 | 185
C42429 | SFMN431VS | 2 | 2018-02-25 | C |  | 59 | 0 |  | 6 | [5 empty] | 1060 | 3 |  | 3 |  |  | 55 | 3 |  |  | 양호 | 양호 | 양호 | 양호 | 양호 | 미정 |  |  | Y |  | 2018-02-26 02:04 | 2018-02-26 01:55 | 2018-02-26 05:20 | 2018-02-26 05:04 | 110 | 16 | 9 | 181 | 205
C42433 | SM10CB | 2 | 2018-02-26 | D |  | 60 | 0 |  | 7 | [5 empty] | 1060 | 4 |  | 4 | YES |  | 55 | 4 | YES |  | 양호 | 양호 | 양호 | 양호 | 양호 | 미정 |  |  | Y |  | 2018-02-26 07:05 | 2018-02-26 06:35 | 2018-02-26 10:15 | 2018-02-26 10:01 | 75 | 14 | 30 | 175 | 220
C42435 | SM10C | 2 | 2018-02-26 | D |  | 61 | 0 |  | 8 |  |  | 남태희 |  |  | 1101 | 5 |  | 1 |  |  | 55 | 1 |  |  | 양호 | 양호 | 양호 | 양호 | 양호 | 미정 |  |  | Y |  | 2018-02-26 12:18 | 2018-02-26 12:05 | 2018-02-26 15:40 | 2018-02-26 15:27 | 110 | 13 | 13 | 189 | 215
C42439 | SM10C | 2 | 2018-02-26 | B |  | 62 | 0 |  | 9 | YES | 150 | 남문희 |  |  | 1095 | 6 |  | 2 |  |  | 55 | 2 |  |  | 양호 | 양호 | 양호 | 양호 | 양호 | 미정 |  |  | Y |  | 2018-02-26 16:26 | 2018-02-26 16:10 | 2018-02-26 20:05 | 2018-02-26 19:57 | 30 | 8 | 16 | 211 | 235
C42443 | SM10CS | 2 | 2018-02-26 | B |  | 63 | 0 | 외삽6 | 1 |  |  | 남문희 |  |  | 1086 | 7 |  | 3 | YES |  | 55 | 3 | YES |  | 양호 | 양호 | 양호 | 양호 | 양호 | 미정 |  |  | Y |  | 2018-02-26 20:43 | 2018-02-26 20:25 | 2018-02-26 23:40 | 2018-02-26 23:26 | 20 | 14 | 18 | 163 | 195 | PP 180119-03-170
C42447 | SM58CR | 2 | 2018-02-26 | C |  | 64 | 0 |  | 2 | [5 empty] | 1060 | 8 |  | 1 |  |  | 55 | 1 |  | O | 양호 | 양호 | 양호 | 양호 | 양호 | 미정 |  |  | Y |  | 2018-02-27 01:59 | 2018-02-27 01:45 | 2018-02-27 05:30 | 2018-02-27 05:05 | 125 | 25 | 14 | 186 | 225
C42450 | SFMN438V | 2 | 2018-02-27 | D |  | 65 | 0 |  | 3 | [5 empty] | 1101 | 9 |  | 2 |  |  | 55 | 2 |  |  | 양호 | 양호 | 양호 | 양호 | 양호 | 미정 |  |  | Y |  | 2018-02-27 07:10 | 2018-02-27 06:40 | 2018-02-27 10:40 | 2018-02-27 10:25 | 70 | 15 | 30 | 195 | 240
C42454 | SFMN438V | 2 | 2018-02-27 | D |  | 66 | 0 |  | 4 | YES | 150 | 남태희 |  |  | 1101 | 10 |  | 3 | YES |  | 55 | 3 | YES |  | 양호 | 양호 | 양호 | 양호 | 양호 | 미정 |  |  | Y |  | 2018-02-27 11:53 | 2018-02-27 11:40 | 2018-02-27 15:20 | 2018-02-27 15:09 | 60 | 11 | 13 | 196 | 220
C42458 | AE15B36D2 | 2 | 2018-02-27 | B |  | 67 | 0 |  | 1 |  |  | 남문희 |  |  | 1095 | 11 |  | 1 |  |  | 55 | 1 |  | O | 양호 | 양호 | 양호 | 양호 | 양호 | 미정 |  |  | Y |  | 2018-02-27 18:04 | 2018-02-27 17:55 | 2018-02-27 21:30 | 2018-02-27 21:18 | 155 | 12 | 9 | 194 | 215 | PP 180118-05-199
C42462 | AE15B36D2 | 2 | 2018-02-27 | C |  | 68 | 0 |  | 2 |  |  | 남문희 |  |  | 1060 | 12 |  | 2 |  |  | 55 | 2 |  |  | 양호 | 양호 | 양호 | 양호 | 양호 | 미정 |  |  | Y |  | 2018-02-27 22:30 | 2018-02-27 22:20 | 2018-02-28 01:55 | 2018-02-28 01:45 | 50 | 10 | 10 | 195 | 215
C42466 | AE15B36D2 | 2 | 2018-02-27 | C |  | 69 | 0 |  | 3 | [5 empty] | 1060 | 13 |  | 3 | YES |  | 55 | 3 | YES |  | 양호 | 양호 | 양호 | 양호 | 양호 | 미정 |  |  | Y |  | 2018-02-28 03:00 | 2018-02-28 02:45 | 2018-02-28 06:25 | 2018-02-28 06:07 | 50 | 18 | 15 | 187 | 220
C42470 | AE15B36D2 | 2 | 2018-02-28 | A |  | 70 | 0 |  | 4 | [5 empty] | 1085 | 14 |  | 1 |  |  | 55 | 1 |  | O | 양호 | 양호 | 양호 | 양호 | 양호 | 미정 |  |  | Y |  | 2018-02-28 07:32 | 2018-02-28 07:05 | 2018-02-28 11:00 | 2018-02-28 10:28 | 40 | 32 | 27 | 176 | 235
C42474 | AE15B36D2 | 2 | 2018-02-28 | A |  | 71 | 0 |  | 5 | [5 empty] | 1083 | 15 |  | 2 |  |  | 55 | 2 |  |  | 양호 | 양호 | 양호 | 양호 | 양호 | 미정 |  |  | Y |  | 2018-02-28 12:19 | 2018-02-28 12:10 | 2018-02-28 16:50 | 2018-02-28 14:57 | 70 | 113 | 9 | 158 | 280
C42478 | DCK45M2 | 2 | 2018-02-28 | B |  | 72 | 0 |  | 6 |  |  | 남문희 |  |  | 1082 | 16 |  | 3 |  |  | 55 | 3 |  |  | 양호 | 양호 | 양호 | 양호 | 양호 | 미정 |  |  | Y |  | 2018-02-28 17:06 | 2018-02-28 16:50 | 2018-02-28 20:35 | 2018-02-28 20:11 | 0 | 24 | 16 | 186 | 225
C42482 | DCK45M2 | 2 | 2018-02-28 | B |  | 73 | 0 |  | 7 |  |  | 남문희 |  |  | 1074 | 17 | YES | 4 | YES |  | 55 | 4 | YES |  | 양호 | 양호 | 양호 | 양호 | 양호 | 미정 |  |  | Y |  | 2018-02-28 21:42 | 2018-02-28 21:20 | 2018-03-01 01:05 | 2018-03-01 00:42 | 45 | 23 | 22 | 180 | 225 | 12-13단(9시방향) 영구장돌출로 대보수 처리함
A44257 | 30MNB5M | 2 | 2018-03-14 | C | LADLE 대보수 첫회 | 1 | 0 | 내삽 | 1 | [5 empty] | 1192 | 1 |  | 1 |  |  | 55 | 1 |  |  | 양호 | 양호 | 양호 | 양호 | 양호 | 미정 |  |  | Y |  | 2018-03-14 07:37 | 2018-03-14 07:25 | 2018-03-14 11:05 | 2018-03-14 10:50 | 19100 | 15 | 12 | 192 | 220 | P/P 170921-05 [185] | 8 | 2018-03-13 15:30 | 2018-03-14 05:20 | 830 | 780 | 10 | 4 | 2018-03-14 05:30 | 2018-03-14 07:25 | 115 | 1192 | 208 | 245 | 238 | 12
A44261 | AE15B37H | 2 | 2018-03-14 | C |  | 2 | 0 |  | 2 |  |  | 최용선 |  |  | 1095 | 2 |  | 2 |  |  | 55 | 2 |  |  | 양호 | 양호 | 양호 | 양호 | 양호 | 미정 |  |  | Y |  | 2018-03-14 11:59 | 2018-03-14 11:48 | 2018-03-14 16:14 | 2018-03-14 15:55 | 43 | 19 | 11 | 236 | 266 | AR-10.5
A44266 | AE1070MS | 2 | 2018-03-14 | A |  | 3 | 0 |  | 3 | [5 empty] | 1135 | 3 |  | 3 |  |  | 55 | 3 |  |  | 양호 | 양호 | 양호 | 양호 | 양호 | 미정 |  |  | Y |  | 2018-03-14 17:22 | 2018-03-14 17:10 | 2018-03-14 21:12 | 2018-03-14 20:51 | 56 | 21 | 12 | 209 | 242 | AR-10.0
A44270 | AE1070MS | 2 | 2018-03-14 | B |  | 4 | 0 |  | 4 | [5 empty] | 1079 | 4 |  | 4 | YES |  | 55 | 4 | YES |  | 양호 | 양호 | 양호 | 양호 | 양호 | 미정 |  |  | Y |  | 2018-03-14 22:01 | 2018-03-14 21:45 | 2018-03-15 01:45 | 2018-03-15 01:30 | 33 | 15 | 16 | 208 | 240 | AR-10.65
A44274 | AE1055MS | 2 | 2018-03-14 | B |  | 5 | 0 |  | 5 |  |  | 윤석재 |  |  | 1094 | 5 |  | 1 |  |  | 55 | 1 |  |  | 양호 | 양호 | 양호 | 양호 | 양호 | 미정 |  |  | Y |  | 2018-03-15 02:12 | 2018-03-15 02:00 | 2018-03-15 05:28 | 2018-03-15 05:13 | 15 | 15 | 12 | 181 | 208 | AR-10.6
B44234 | 16MNCRS5HAM | 2 | 2018-03-15 | B |  | 6 | 0 |  | 6 |  |  | 윤석재 |  |  | 1026 | 6 |  | 2 |  |  | 55 | 2 |  |  | 양호 | 양호 | 양호 | 양호 | 양호 | 미정 |  |  | Y |  | 2018-03-15 06:09 | 2018-03-15 05:55 | 2018-03-15 09:50 | 2018-03-15 09:26 | 27 | 24 | 14 | 196 | 235
B44238 | 16MNCRS5HAM | 2 | 2018-03-15 | D |  | 7 | 0 |  | 7 |  |  | 송의섭 |  |  | 1028 | 7 |  | 3 |  |  | 55 | 3 |  |  | 양호 | 양호 | 양호 | 양호 | 양호 | 미정 |  |  | Y |  | 2018-03-15 10:45 | 2018-03-15 10:33 | 2018-03-15 14:18 | 2018-03-15 13:50 | 43 | 28 | 12 | 185 | 225
B44242 | SCR420HB | 2 | 2018-03-15 | A |  | 8 | 0 |  | 8 |  |  |  | 강상완 |  | 1133 | 8 |  | 4 | YES |  | 55 | 4 | YES |  | 양호 | 양호 | 양호 | 양호 | 양호 | 미정 |  |  | Y |  | 2018-03-15 14:58 | 2018-03-15 14:38 | 2018-03-15 18:25 | 2018-03-15 18:07 | 20 | 18 | 20 | 189 | 227 | AR-10.0
A44296 | SP-AE1055LS | 2 | 2018-03-15 | B |  | 9 | 0 |  | 9 |  |  | 강상완 | 김민곤 |  | 1082 | 9 |  | 1 |  |  | 55 | 1 |  | O | 양호 | 양호 | 양호 | 양호 | 양호 | 미정 |  |  | Y |  | 2018-03-16 02:14 | 2018-03-16 01:48 | 2018-03-16 05:15 | 2018-03-16 04:55 | 443 | 20 | 26 | 161 | 207 | AR-10.3
A44300 | SP-AE1055LS | 2 | 2018-03-16 | D |  | 10 | 0 |  | 10 |  |  | 윤석재 |  |  | 1087 | 10 |  | 2 | YES |  | 55 | 2 | YES |  | 양호 | 양호 | 양호 | 양호 | 양호 | 미정 |  |  | Y |  | 2018-03-16 06:21 | 2018-03-16 06:00 | 2018-03-16 09:25 | 2018-03-16 09:13 | 45 | 12 | 21 | 172 | 205 | CN 철피녹음
A44304 | SCM822HT | 2 | 2018-03-16 | D |  | 11 | 0 |  | 11 |  |  | 장신일 |  |  | 1087 | 11 |  | 1 |  |  | 55 | 1 |  | O | 양호 | 양호 | 양호 | 양호 | 양호 | 미정 |  |  | Y |  | 2018-03-16 10:34 | 2018-03-16 10:25 | 2018-03-16 14:42 | 2018-03-16 13:27 | 60 | 75 | 9 | 173 | 257
A44306 | SCM822HT | 2 | 2018-03-16 | A |  | 12 | 0 |  | 12 |  |  | 송의섭 |  |  | 1128 | 12 |  | 2 |  |  | 55 | 2 |  |  | 양호 | 양호 | 양호 | 양호 | 양호 | 미정 |  |  | Y |  | 2018-03-16 12:35 | 2018-03-16 15:45 | 2018-03-16 19:23 | 2018-03-16 19:09 | 63 | 14 | -190 | 394 | 218 | AR-10.4
A44313 | AE51B20MK | 2 | 2018-03-16 | A |  | 13 | 0 |  | 13 | [5 empty] | 1141 | 13 |  | 3 | YES |  | 55 | 3 | YES |  | 양호 | 양호 | 양호 | 양호 | 양호 | 미정 |  |  | Y |  | 2018-03-16 21:17 | 2018-03-16 21:00 | 2018-03-17 00:40 | 2018-03-17 00:08 | 97 | 32 | 17 | 171 | 220 | AR-10.25 C/N철피찢어짐
A44317 | AE5124H | 2 | 2018-03-16 | C |  | 14 | 0 |  | 14 |  |  | 김웅철 | 윤호철 |  | 1092 | 14 |  | 1 |  |  | 55 | 1 |  | O | 양호 | 양호 | 양호 | 양호 | 양호 | 미정 |  |  | Y |  | 2018-03-17 01:41 | 2018-03-17 01:20 | 2018-03-17 05:58 | 2018-03-17 04:34 | 40 | 84 | 21 | 173 | 278 | AR-9.6
A44321 | AE5124H | 2 | 2018-03-17 | D |  | 15 | 0 |  | 15 |  |  | 김웅철 | 윤호철 |  | 1087 | 15 |  | 2 |  |  | 55 | 2 |  |  | 양호 | 양호 | 양호 | 양호 | 양호 | 미정 |  |  | Y |  | 2018-03-17 06:14 | 2018-03-17 06:07 | 2018-03-17 09:40 | 2018-03-17 09:16 | 9 | 24 | 7 | 182 | 213
A44325 | AE6418HG | 2 | 2018-03-17 | D |  | 16 | 0 |  | 16 | YES |  | 장신일 |  |  | 1087 | 16 |  | 3 |  |  | 55 | 3 |  |  | 양호 | 양호 | 양호 | 양호 | 양호 | 미정 |  |  | Y |  | 2018-03-17 10:25 | 2018-03-17 10:12 | 2018-03-17 14:28 | 2018-03-17 13:48 | 32 | 40 | 13 | 203 | 256
A44330 | SCM440HK | 2 | 2018-03-17 | A |  | 17 | 0 | 외삽1 | 1 |  |  | 송의섭 |  |  | 1149 | 17 | YES | 4 | YES |  | 55 | 4 | YES |  | 양호 | 양호 | 양호 | 양호 | 양호 | 미정 |  |  | Y |  | 2018-03-17 15:35 | 2018-03-17 15:23 | 2018-03-17 18:33 | 2018-03-17 18:10 | 55 | 23 | 12 | 155 | 190
B44288 | AE4140Q | 2 | 2018-03-17 | A |  | 18 | 0 |  | 2 |  |  | 송의섭 |  |  | 1148 | 1 |  | 1 |  |  | 55 | 1 |  |  | 양호 | 양호 | 양호 | 양호 | 양호 | 미정 |  |  | Y |  | 2018-03-17 21:00 | 2018-03-17 20:48 | 2018-03-18 00:18 | 2018-03-18 | 135 | 18 | 12 | 180 | 210 | AR-10.45
B44292 | AE4130MV | 2 | 2018-03-17 | C |  | 19 | 0 |  | 3 |  |  | 최용선 |  |  | 1088 | 2 |  | 2 |  |  | 55 | 2 |  |  | 양호 | 양호 | 양호 | 양호 | 양호 | 미정 |  |  | Y |  | 2018-03-18 01:25 | 2018-03-18 00:55 | 2018-03-18 05:00 | 2018-03-18 04:36 | 37 | 24 | 30 | 192 | 245 | AR-10.45
B44296 | AE4130MV | 2 | 2018-03-17 | C |  | 20 | 0 |  | 4 |  |  | 김웅철 | 윤호철 |  | 1086 | 3 |  | 3 |  |  | 55 | 3 |  |  | 양호 | 양호 | 양호 | 양호 | 양호 | 미정 |  |  | Y |  | 2018-03-18 05:49 | 2018-03-18 05:35 | 2018-03-18 09:15 | 2018-03-18 08:51 | 35 | 24 | 14 | 183 | 220 | AR-10.3
B44300 | ATA105M2 | 2 | 2018-03-18 | D |  | 21 | 0 |  | 5 |  |  | 송의섭 |  |  | 1086 | 4 |  | 4 | YES |  | 55 | 4 | YES |  | 양호 | 양호 | 양호 | 양호 | 양호 | 미정 |  |  | Y |  | 2018-03-18 10:14 | 2018-03-18 09:48 | 2018-03-18 13:32 | 2018-03-18 13:21 | 33 | 11 | 26 | 186 | 224
B44304 | ATA105M2 | 2 | 2018-03-18 | B |  | 22 | 0 |  | 6 |  |  | 장신일 |  |  | 1088 | 5 |  | 1 | YES |  | 55 | 1 | YES |  | 양호 | 양호 | 양호 | 양호 | 양호 | 미정 |  |  | Y |  | 2018-03-18 14:25 | 2018-03-18 14:10 | 2018-03-18 17:25 | 2018-03-18 17:03 | 38 | 22 | 15 | 157 | 195 | AR-10.1 CN 철피녹음.
B44308 | KFMN445V | 2 | 2018-03-18 | B |  | 23 | 0 |  | 7 |  |  |  | 장신일 |  | 1089 | 6 |  | 1 |  |  | 55 | 1 |  | O | 양호 | 양호 | 양호 | 양호 | 양호 | 미정 |  |  | Y |  | 2018-03-18 18:46 | 2018-03-18 18:40 | 2018-03-18 22:10 | 2018-03-18 21:49 | 75 | 21 | 6 | 183 | 210 | AR-10.2
A44358 | BP-SCR420HC | 2 | 2018-03-18 | C |  | 24 | 0 |  | 8 |  |  | 최용선 |  |  | 1089 | 7 |  | 2 |  |  | 55 | 2 |  |  | 양호 | 양호 | 양호 | 양호 | 양호 | 미정 |  |  | Y |  | 2018-03-18 23:02 | 2018-03-18 22:40 | 2018-03-19 03:45 | 2018-03-19 06:34 | 30 | -169 | 22 | 452 | 305 | AR-10.4
A44359 | BP-SCR420HC | 2 | 2018-03-18 | C |  | 25 | 0 |  | 9 |  |  | 윤호철 | 김웅철 |  | 1091 | 7 |  | 2 | YES |  | 55 | 2 | YES |  | 양호 | 양호 | 양호 | 양호 | 양호 | 미정 |  |  | Y |  | 2018-03-19 04:43 | 2018-03-19 04:22 | 2018-03-19 08:17 | 2018-03-19 07:50 | 37 | 27 | 21 | 187 | 235 | 래들 장시간대기로 래들교체함 플레이트 습동불량
B44317 | KFMN445V | 2 | 2018-03-19 | D |  | 26 | 0 |  | 10 | YES | 150 | 장신일 |  |  | 1086 | 8 |  | 3 | YES |  | 55 | 3 | YES |  | 양호 | 양호 | 양호 | 양호 | 양호 | 미정 |  |  | Y |  | 2018-03-19 10:22 | 2018-03-19 10:13 | 2018-03-19 13:48 | 2018-03-19 13:18 | 116 | 30 | 9 | 176 | 215
B44321 | KST523 | 2 | 2018-03-19 | B |  | 27 | 0 | 외삽2 | 1 |  |  |  | 우설식 |  | 1075 | 9 |  | 1 |  |  | 55 | 1 |  | O | 양호 | 양호 | 양호 | 양호 | 양호 | 미정 |  |  | Y |  | 2018-03-19 14:42 | 2018-03-19 14:20 | 2018-03-19 17:40 | 2018-03-19 17:28 | 32 | 12 | 22 | 166 | 200 | P/P 180111-04 (200)
B44324 | AE4137HMA | 2 | 2018-03-19 | B |  | 28 | 0 |  | 2 |  |  |  | 우설식 |  | 1085 | 10 |  | 2 |  |  | 55 | 2 |  |  | 양호 | 양호 | 양호 | 양호 | 양호 | 미정 |  |  | Y |  | 2018-03-19 18:23 | 2018-03-19 18:05 | 2018-03-19 21:55 | 2018-03-19 21:29 | 25 | 26 | 18 | 186 | 230 | AR-10.3
B44328 | SCM415C2 | 2 | 2018-03-19 | C |  | 29 | 0 |  | 3 |  |  |  | 최용선 |  | 1098 | 11 |  | 3 |  |  | 55 | 3 |  |  | 양호 | 양호 | 양호 | 양호 | 양호 | 미정 |  |  | INGOT |  | 2018-03-19 23:51 | 2018-03-19 23:30 | 2018-03-20 03:12 | 2018-03-20 02:51 | 95 | 21 | 21 | 180 | 222 | AR-9.45
B44331 | AE4137HMA | 2 | 2018-03-19 | C |  | 30 | 0 |  | 4 |  |  |  | 최용선 |  | 1089 | 12 |  | 4 | YES |  | 55 | 4 | YES |  | 양호 | 양호 | 양호 | 양호 | 양호 | 미정 |  |  | Y |  | 2018-03-20 05:12 | 2018-03-20 04:53 | 2018-03-20 08:49 | 2018-03-20 08:16 | 101 | 33 | 19 | 183 | 236 | AR-9.9
B44357 | AE1050 | 2 | 2018-03-21 | A |  | 31 | 0 |  | 5 | [5 empty] | 1070 | 13 |  | 1 | YES |  | 55 | 1 | YES |  | 양호 | 양호 | 양호 | 양호 | 양호 | 미정 |  |  | Y |  | 2018-03-21 09:03 | 2018-03-21 08:42 | 2018-03-21 12:10 | 2018-03-21 11:39 | 1433 | 31 | 21 | 156 | 208 | C/N 지금융착으로 하부교체함
B44361 | AE1050 | 2 | 2018-03-21 | A |  | 32 | 0 |  | 6 |  |  | 김웅철 |  |  | 1088 | 14 |  | 1 |  |  | 55 | 1 |  | O | 양호 | 양호 | 양호 | 양호 | 양호 | 미정 |  |  | Y |  | 2018-03-21 13:17 | 2018-03-21 12:53 | 2018-03-21 16:25 | 2018-03-21 16:06 | 43 | 19 | 24 | 169 | 212 | AR-9.8
B44365 | AE1548M | 2 | 2018-03-21 | B |  | 33 | 0 |  | 7 | [5 empty] | 1089 | 15 |  | 2 |  |  | 55 | 2 |  |  | 양호 | 양호 | 양호 | 양호 | 양호 | 미정 |  |  | Y |  | 2018-03-21 17:30 | 2018-03-21 17:05 | 2018-03-21 21:00 | 2018-03-21 20:45 | 40 | 15 | 25 | 195 | 235 | AR-10.3
B44369 | SCM420HON | 2 | 2018-03-21 | B |  | 34 | 0 |  | 8 | [5 empty] | 1089 | 16 |  | 3 |  |  | 55 | 3 |  |  | 양호 | 양호 | 양호 | 양호 | 양호 | 미정 |  |  | Y |  | 2018-03-21 21:30 | 2018-03-21 21:20 | 2018-03-22 00:57 | 2018-03-22 00:40 | 20 | 17 | 10 | 190 | 217 | AR-10.1
A44396 | AE9254 | 2 | 2018-03-21 | D |  | 35 | 0 |  | 9 |  |  | 장신일 | 우설식 |  | 1086 | 17 | YES | 4 | YES |  | 55 | 4 | YES |  | 양호 | 양호 | 양호 | 양호 | 양호 | 미정 |  |  | Y |  | 2018-03-22 01:31 | 2018-03-22 01:23 | 2018-03-22 04:42 | 2018-03-22 04:12 | 26 | 30 | 8 | 161 | 199
A44400 | AE1055LS | 2 | 2018-03-22 | D |  | 36 | 0 |  | 10 |  |  | 송의섭 |  |  | 1124 | 1 |  | 1 |  |  | 55 | 1 |  |  | 양호 | 양호 | 양호 | 양호 | 양호 | 미정 |  |  | Y |  | 2018-03-22 06:13 | 2018-03-22 05:48 | 2018-03-22 09:46 | 2018-03-22 09:20 | 66 | 26 | 25 | 186 | 238
A44404 | AE1055LS | 2 | 2018-03-22 | A |  | 37 | 0 |  | 11 | YES | 150 | 강상완 | 김민곤 |  | 1124 | 2 |  | 2 |  |  | 55 | 2 |  |  | 양호 | 양호 | 양호 | 양호 | 양호 | 미정 |  |  | Y |  | 2018-03-22 10:57 | 2018-03-22 10:26 | 2018-03-22 14:11 | 2018-03-22 13:33 | 40 | 38 | 31 | 157 | 225 | AR-8.7
A44408 | AE1055LS | 2 | 2018-03-22 | B |  | 38 | 0 | 외삽3 | 1 |  |  | 윤석재 |  |  | 1077 | 3 |  | 3 |  |  | 55 | 3 |  |  | 양호 | 양호 | 양호 | 양호 | 양호 | 미정 |  |  | Y |  | 2018-03-22 15:27 | 2018-03-22 15:03 | 2018-03-22 18:13 | 2018-03-22 17:58 | 52 | 15 | 24 | 151 | 190 | P/P 180111-02 (215)
A44412 | AE1055LS | 2 | 2018-03-22 | B |  | 39 | 0 |  | 2 |  |  | 강상완 |  |  | 1087 | 4 |  | 4 | YES |  | 55 | 4 | YES |  | 양호 | 양호 | 양호 | 양호 | 양호 | 미정 |  |  | Y |  | 2018-03-22 19:59 | 2018-03-22 19:40 | 2018-03-22 23:06 | 2018-03-22 22:54 | 87 | 12 | 19 | 175 | 206 | AR-10.5
B44395 | AE1548 | 2 | 2018-03-22 | D |  | 40 | 0 |  | 3 |  |  | 장신일 |  |  | 1086 | 5 |  | 1 |  |  | 55 | 1 |  |  | 양호 | 양호 | 양호 | 양호 | 양호 | 미정 |  |  | Y |  | 2018-03-22 23:50 | 2018-03-22 23:33 | 2018-03-23 03:26 | 2018-03-23 03:13 | 27 | 13 | 17 | 203 | 233
B44399 | AE1548 | 2 | 2018-03-22 | D |  | 41 | 0 |  | 4 |  |  | 송의섭 |  |  | 1086 | 6 |  | 2 |  |  | 55 | 2 |  |  | 양호 | 양호 | 양호 | 양호 | 양호 | 미정 |  |  | Y |  | 2018-03-23 04:13 | 2018-03-23 03:50 | 2018-03-23 08:03 | 2018-03-23 07:27 | 24 | 36 | 23 | 194 | 253
C42929 | SP-AE1055LS | 2 | 2018-03-23 | A |  | 42 | 0 |  | 5 | [5 empty] | 1051 | 7 |  | 3 |  |  | 55 | 3 |  |  | 양호 | 양호 | 양호 | 양호 | 양호 | 미정 |  |  | Y |  | 2018-03-23 08:30 | 2018-03-23 08:15 | 2018-03-23 12:25 | 2018-03-23 11:34 | 12 | 51 | 15 | 183 | 250
C42933 | SM45C | 2 | 2018-03-23 | A |  | 43 | 0 |  | 6 | [5 empty] | 1047 | 8 |  | 4 | YES |  | 55 | 4 | YES |  | 양호 | 양호 | 양호 | 양호 | 양호 | 미정 |  |  | Y |  | 2018-03-23 12:59 | 2018-03-23 12:35 | 2018-03-23 16:30 | 2018-03-23 16:03 | 10 | 27 | 24 | 184 | 235
C42937 | SM45C | 2 | 2018-03-23 | C |  | 44 | 0 |  | 7 | [5 empty] | 1060 | 9 |  | 1 |  |  | 55 | 1 |  |  | 양호 | 양호 | 양호 | 양호 | 양호 | 미정 |  |  | Y |  | 2018-03-23 17:43 | 2018-03-23 17:25 | 2018-03-23 20:50 | 2018-03-23 20:28 | 55 | 22 | 18 | 164 | 205 | AR:12.9
C42941 | SM45C | 2 | 2018-03-23 | C |  | 45 | 0 |  | 8 | [5 empty] | 1060 | 10 |  | 2 |  |  | 55 | 2 |  |  | 양호 | 양호 | 양호 | 양호 | 양호 | 미정 |  |  | Y |  | 2018-03-23 21:56 | 2018-03-23 21:40 | 2018-03-24 01:00 | 2018-03-24 00:51 | 50 | 9 | 16 | 174 | 200 | AR:11.8
C42945 | SM45C | 2 | 2018-03-23 | D |  | 46 | 0 |  | 9 |  |  | 남태희 |  |  | 1101 | 11 |  | 3 |  |  | 55 | 3 |  |  | 양호 | 양호 | 양호 | 양호 | 양호 | 미정 |  |  | Y |  | 2018-03-24 02:04 | 2018-03-24 01:45 | 2018-03-24 05:10 | 2018-03-24 05:02 | 45 | 8 | 19 | 178 | 205 | AR12.7
C42949 | SM48CZ | 2 | 2018-03-24 | D |  | 47 | 0 |  | 10 |  |  | 남태희 |  |  | 1101 | 12 |  | 4 | YES |  | 55 | 4 | YES |  | 양호 | 양호 | 양호 | 양호 | 양호 | 미정 |  |  | Y |  | 2018-03-24 06:15 | 2018-03-24 06:10 | 2018-03-24 09:30 | 2018-03-24 09:22 | 60 | 8 | 5 | 187 | 200 | AR 11.8
C42953 | 20MOCRS4HM | 2 | 2018-03-24 | A |  | 48 | 0 |  | 11 |  |  | 남태희 | 장신일 |  | 1101 | 13 |  | 1 |  |  | 55 | 1 |  |  | 양호 | 양호 | 양호 | 양호 | 양호 | 미정 |  |  | Y |  | 2018-03-24 10:36 | 2018-03-24 10:20 | 2018-03-24 14:30 | 2018-03-24 13:19 | 50 | 71 | 16 | 164 | 250 | AR 12.7
C42957 | SBC70L | 2 | 2018-03-24 | C |  | 49 | 0 |  | 12 | YES |  |  |  |  | 1060 | 14 |  | 2 |  |  | 55 | 2 |  |  | 양호 | 양호 | 양호 | 양호 | 양호 | 미정 |  |  | Y |  | 2018-03-24 15:31 | 2018-03-24 15:25 | 2018-03-24 19:00 | 2018-03-24 18:48 | 55 | 12 | 6 | 197 | 215 | AR:12.7
C42961 | SBC70L | 2 | 2018-03-24 | C |  | 50 | 0 | 외삽4 | 1 | [5 empty] | 1060 | 15 |  | 3 | YES |  | 55 | 3 | YES |  | 양호 | 양호 | 양호 | 양호 | 양호 | 미정 |  |  | Y |  | 2018-03-24 19:53 | 2018-03-24 19:40 | 2018-03-24 23:40 | 2018-03-24 23:27 | 40 | 13 | 13 | 214 | 240 | P/P교체, 180110-09-218, 잔존:180mm
C42965 | SBC70L | 2 | 2018-03-24 | D |  | 51 | 0 |  | 2 |  |  | 남태희 |  |  | 1101 | 16 |  | 1 |  |  | 55 | 1 |  | O | 양호 | 양호 | 양호 | 양호 | 양호 | 미정 |  |  | Y |  | 2018-03-25 00:35 | 2018-03-25 00:20 | 2018-03-25 04:10 | 2018-03-25 04:04 | 40 | 6 | 15 | 209 | 230 | AR 12.6
C42969 | SNCM438VI | 2 | 2018-03-24 | D |  | 52 | 0 |  | 3 |  |  | 남태희 |  |  | 1101 | 17 |  | 2 |  |  | 55 | 2 |  |  | 양호 | 양호 | 양호 | 양호 | 양호 | 미정 |  |  | INGOT |  | 2018-03-25 04:53 | 2018-03-25 04:30 | 2018-03-25 07:50 | 2018-03-25 07:30 | 20 | 20 | 23 | 157 | 200
C43003 | SCM440J | 2 | 2018-03-25 | B |  | 53 | 0 |  | 4 |  |  | 남문희 |  |  | 1093 | 18 |  | 3 |  |  | 55 | 3 |  |  | 양호 | 양호 | 양호 | 양호 | 양호 | 미정 |  |  | Y |  | 2018-03-25 09:42 | 2018-03-25 09:30 | 2018-03-25 13:00 | 2018-03-25 12:33 | 100 | 27 | 12 | 171 | 210 | AR 12.4
C43007 | SCM440HF | 2 | 2018-03-25 | B |  | 54 | 0 |  | 5 |  |  | 남문희 |  |  | 1085 | 19 | YES | 4 | YES |  | 55 | 4 | YES |  | 양호 | 양호 | 양호 | 양호 | 양호 | 미정 |  |  | Y |  | 2018-03-25 14:05 | 2018-03-25 13:40 | 2018-03-25 17:10 | 2018-03-25 16:58 | 40 | 12 | 25 | 174 | 210 | AR 12.7
C43011 | 20MNV6 | 2 | 2018-03-25 | C |  | 55 | 0 |  | 6 | [5 empty] | 1060 | 1 |  | 1 |  |  | 55 | 1 |  |  | 양호 | 양호 | 양호 | 양호 | 양호 | 미정 |  |  | Y |  | 2018-03-25 18:47 | 2018-03-25 18:40 | 2018-03-25 22:05 | 2018-03-25 21:56 | 90 | 9 | 7 | 189 | 205 | AR:13.4
C43015 | 20MNV6 | 2 | 2018-03-25 | D |  | 56 | 0 |  | 7 |  |  | 남태희 |  |  | 1101 | 2 |  | 2 |  |  | 55 | 2 |  |  | 양호 | 양호 | 양호 | 양호 | 양호 | 미정 |  |  | Y |  | 2018-03-25 23:17 | 2018-03-25 22:55 | 2018-03-26 02:40 | 2018-03-26 02:29 | 50 | 11 | 22 | 192 | 225 | AR 13.4
C43019 | SNCM26V | 2 | 2018-03-25 | D |  | 57 | 0 |  | 8 |  |  | 남태희 |  |  | 1101 | 3 |  | 3 |  |  | 55 | 3 |  |  | 양호 | 양호 | 양호 | 양호 | 양호 | 미정 |  |  | INGOT |  | 2018-03-26 03:42 | 2018-03-26 03:25 | 2018-03-26 06:15 | 2018-03-26 05:58 | 45 | 17 | 17 | 136 | 170 | AR 13.6
C43023 | SCM420HT | 2 | 2018-03-26 | B |  | 58 | 0 |  | 9 |  |  | 남문희 |  |  | 1098 | 4 |  | 1 |  |  | 55 | 1 |  | O | 양호 | 양호 | 양호 | 양호 | 양호 | 미정 |  |  | Y |  | 2018-03-26 08:42 | 2018-03-26 08:35 | 2018-03-26 12:15 | 2018-03-26 12:04 | 140 | 11 | 7 | 201 | 220 | AR 11.5
C43027 | SCM420HT | 2 | 2018-03-26 | B |  | 59 | 0 |  | 10 | YES |  | 남문희 |  |  | 1072 | 5 |  | 2 |  |  | 55 | 2 |  |  | 양호 | 양호 | 양호 | 양호 | 양호 | 미정 |  |  | Y |  | 2018-03-26 13:22 | 2018-03-26 13:10 | 2018-03-26 16:45 | 2018-03-26 16:19 | 55 | 26 | 12 | 177 | 215 | AR13.1
C43031 | SCM420HT | 2 | 2018-03-26 | C |  | 60 | 0 |  | 1 | [5 empty] | 1060 | 6 |  | 3 |  |  | 55 | 3 |  |  | 양호 | 양호 | 양호 | 양호 | 양호 | 미정 |  |  | Y |  | 2018-03-26 17:49 | 2018-03-26 17:40 | 2018-03-26 21:10 | 2018-03-26 20:39 | 55 | 31 | 9 | 170 | 210 | P/P교체, 180108-06-221, 잔존:180mm
C43035 | SCM420HT | 2 | 2018-03-26 | A |  | 61 | 0 |  | 2 | [5 empty] | 1049 | 7 |  | 4 | YES |  | 55 | 4 | YES |  | 양호 | 양호 | 양호 | 양호 | 양호 | 미정 |  |  | Y |  | 2018-03-26 22:11 | 2018-03-26 22:00 | 2018-03-27 01:25 | 2018-03-27 00:57 | 50 | 28 | 11 | 166 | 205 | 10.9
C43038 | AE15B36C2 | 2 | 2018-03-26 | A |  | 62 | 0 |  | 3 | [5 empty] | 1084 | 8 |  | 1 |  |  | 55 | 1 |  |  | 양호 | 양호 | 양호 | 양호 | 양호 | 미정 |  |  | Y |  | 2018-03-27 02:13 | 2018-03-27 02:10 | 2018-03-27 05:25 | 2018-03-27 05:15 | 45 | 10 | 3 | 182 | 195 | 12.7
C43042 | AE15B36C2 | 2 | 2018-03-27 | B |  | 63 | 0 |  | 4 | [5 empty] | 1064 | 9 |  | 2 |  |  | 55 | 2 |  |  | 양호 | 양호 | 양호 | 양호 | 양호 | 미정 |  |  | Y |  | 2018-03-27 06:29 | 2018-03-27 06:20 | 2018-03-27 10:10 | 2018-03-27 09:40 | 55 | 29 | 9 | 192 | 230
C43046 | AE15B36C2 | 2 | 2018-03-27 | B |  | 64 | 0 |  | 5 |  |  | 남문희 |  |  | 1073 | 10 |  | 3 | YES |  | 55 | 3 | YES |  | 양호 | 양호 | 양호 | 양호 | 양호 | 미정 |  |  | Y |  | 2018-03-27 12:23 | 2018-03-27 12:05 | 2018-03-27 16:10 | 2018-03-27 15:10 | 115 | 60 | 18 | 167 | 245 | 9.7
C43050 | AE15B36C2 | 2 | 2018-03-27 | C |  | 65 | 0 |  | 6 | [5 empty] | 1060 | 11 |  | 1 |  |  | 55 | 1 |  | O | 양호 | 양호 | 양호 | 양호 | 양호 | 미정 |  |  | Y |  | 2018-03-27 17:06 | 2018-03-27 17:05 | 2018-03-27 20:20 | 2018-03-27 19:52 | 55 | 28 | 1 | 166 | 195 | 12.3
C43054 | SM50CM3 | 2 | 2018-03-27 | C |  | 66 | 0 |  | 7 | [5 empty] | 1060 | 12 |  | 2 |  |  | 55 | 2 |  |  | 양호 | 양호 | 양호 | 양호 | 양호 | 미정 |  |  | Y |  | 2018-03-27 22:12 | 2018-03-27 21:50 | 2018-03-28 01:25 | 2018-03-28 00:59 | 90 | 26 | 22 | 167 | 215 | 12.8
C43058 | SM50CM3 | 2 | 2018-03-27 | A |  | 67 | 0 |  | 8 | YES | 150 |  |  |  | 1077 | 13 |  | 3 | YES |  | 55 | 3 | YES |  | 양호 | 양호 | 양호 | 양호 | 양호 | 미정 |  |  | Y |  | 2018-03-28 02:33 | 2018-03-28 02:20 | 2018-03-28 05:25 | 2018-03-28 05:17 | 55 | 8 | 13 | 164 | 185 | 12.6
C43062 | DCK45M2 | 2 | 2018-03-28 | B |  | 68 | 0 |  | 1 |  |  | 남문희 |  |  | 1060 | 14 |  | 1 |  |  | 55 | 1 |  | O | 양호 | 양호 | 양호 | 양호 | 양호 | 미정 |  |  | N | 3 | 2018-03-28 07:07 | 2018-03-28 06:55 | 2018-03-28 10:30 | 2018-03-28 10:13 | 90 | 17 | 12 | 186 | 215 | PP180108-05-207
C43066 | DCK45M2 | 2 | 2018-03-28 | B |  | 69 | 0 |  | 2 |  |  | 남문희 |  |  | 1072 | 15 |  | 2 |  |  | 55 | 2 |  |  | 양호 | 양호 | 양호 | 양호 | 양호 | 미정 |  |  | Y |  | 2018-03-28 11:42 | 2018-03-28 11:25 | 2018-03-28 15:15 | 2018-03-28 14:47 | 55 | 28 | 17 | 186 | 230 | 12.0
C43070 | SM43C | 2 | 2018-03-28 | D |  | 70 | 0 |  | 3 |  |  | 남태희 |  |  | 1101 | 16 |  | 3 |  |  | 55 | 3 |  |  | 양호 | 양호 | 양호 | 양호 | 양호 | 미정 |  |  | Y |  | 2018-03-28 16:33 | 2018-03-28 16:15 | 2018-03-28 19:40 | 2018-03-28 19:27 | 60 | 13 | 18 | 174 | 205 | AR 10.7
C43074 | SM45C | 2 | 2018-03-28 | D |  | 71 | 0 |  | 4 |  |  | 남태희 |  |  | 1101 | 17 | YES | 4 | YES |  | 55 | 4 | YES |  | 양호 | 양호 | 양호 | 양호 | 양호 | 미정 |  |  | Y |  | 2018-03-28 20:55 | 2018-03-28 20:40 | 2018-03-29 00:07 | 2018-03-28 23:52 | 60 | 15 | 15 | 177 | 207 | AR13.0
C43078 | SM45C | 2 | 2018-03-28 | A |  | 72 | 0 |  | 5 | [5 empty] | 1089 | 1 |  | 1 |  |  | 55 | 1 |  |  | 양호 | 양호 | 양호 | 양호 | 양호 | 미정 |  |  | Y |  | 2018-03-29 01:04 | 2018-03-29 01:05 | 2018-03-29 04:15 | 2018-03-29 03:59 | 58 | 16 | -1 | 175 | 190 | AR-13.5
C43082 | SM45C | 2 | 2018-03-28 | A |  | 73 | 0 |  | 6 | YES | 150 |  |  |  | 1084 | 2 |  | 2 |  |  | 55 | 2 |  |  | 양호 | 양호 | 양호 | 양호 | 양호 | 미정 |  |  | Y |  | 2018-03-29 04:57 | 2018-03-29 04:53 | 2018-03-29 08:45 | 2018-03-29 08:13 | 38 | 32 | 4 | 195 | 232 | AR-12.1
C43086 | SCM415M1 | 2 | 2018-03-29 | B |  | 74 | 0 |  | 1 |  |  | 남문희 |  |  | 1086 | 3 |  | 3 |  |  | 55 | 3 |  |  | 양호 | 양호 | 양호 | 양호 | 양호 | 미정 |  |  | INGOT |  | 2018-03-29 09:02 | 2018-03-29 09:00 | 2018-03-29 12:05 | 2018-03-29 11:49 | 15 | 16 | 2 | 167 | 185 | PP 180124-08-180
C43090 | SCR420HB | 2 | 2018-03-29 | D |  | 75 | 0 |  | 2 |  |  | 남문희 |  |  | 1087 | 4 |  | 4 | YES |  | 55 | 4 | YES |  | 양호 | 양호 | 양호 | 양호 | 양호 | 미정 |  |  | Y |  | 2018-03-29 14:19 | 2018-03-29 13:55 | 2018-03-29 17:35 | 2018-03-29 16:54 | 110 | 41 | 24 | 156 | 220 | AR12.3
C43094 | AE15B36D2 | 2 | 2018-03-29 | D |  | 76 | 0 |  | 3 |  |  | 남태희 |  |  | 1102 | 5 |  | 1 |  |  | 55 | 1 |  |  | 양호 | 양호 | 양호 | 양호 | 양호 | 미정 |  |  | Y |  | 2018-03-29 18:39 | 2018-03-29 18:25 | 2018-03-29 22:25 | 2018-03-29 21:36 | 50 | 49 | 14 | 177 | 240 | AR 13.5
C43098 | AE15B36D2 | 2 | 2018-03-29 | A |  | 77 | 0 |  | 4 | [5 empty] | 1099 | 6 |  | 2 |  |  | 55 | 2 |  |  | 양호 | 양호 | 양호 | 양호 | 양호 | 미정 |  |  | Y |  | 2018-03-29 23:22 | 2018-03-29 23:05 | 2018-03-30 02:40 | 2018-03-30 02:14 | 40 | 26 | 17 | 172 | 215 | AR-12.9
C43102 | AE15B36D2 | 2 | 2018-03-29 | A |  | 78 | 0 |  | 5 | [5 empty] | 1084 | 7 |  | 3 |  |  | 55 | 3 |  |  | 양호 | 양호 | 양호 | 양호 | 양호 | 미정 |  |  | Y |  | 2018-03-30 03:34 | 2018-03-30 03:25 | 2018-03-30 06:50 | 2018-03-30 06:41 | 45 | 9 | 9 | 186 | 205 | AR-12.6
C43106 | STB2I | 2 | 2018-03-30 | C |  | 79 | 0 |  | 6 | YES |  |  |  |  | 1060 | 8 |  | 4 | YES |  | 55 | 4 | YES |  | 양호 | 양호 | 양호 | 양호 | 양호 | 미정 |  |  | INGOT |  | 2018-03-30 07:43 | 2018-03-30 07:30 | 2018-03-30 10:25 | 2018-03-30 10:09 | 40 | 16 | 13 | 146 | 175 | AR:13.2
C43108 | AE15B36D2 | 2 | 2018-03-30 | C |  | 80 | 0 |  | 1 | [5 empty] | 1060 | 9 |  | 1 |  |  | 55 | 1 |  |  | 양호 | 양호 | 양호 | 양호 | 양호 | 미정 |  |  | N | 3 | 2018-03-30 11:58 | 2018-03-30 11:45 | 2018-03-30 15:40 | 2018-03-30 14:30 | 80 | 70 | 13 | 153 | 235 | P/P교체, 180125-06-182, 잔존:150mm
C43112 | SUM43 | 2 | 2018-03-30 | D |  | 81 | 0 |  | 2 |  |  | 남태희 |  |  | 1101 | 10 |  | 2 |  |  | 55 | 2 |  |  | 양호 | 양호 | 양호 | 양호 | 양호 | 미정 |  |  | Y |  | 2018-03-30 16:09 | 2018-03-30 15:50 | 2018-03-30 19:10 | 2018-03-30 18:53 | 10 | 17 | 19 | 163 | 200 | AR12.6
C43116 | SUM43 | 2 | 2018-03-30 | D |  | 82 | 0 |  | 3 |  |  | 남태희 |  |  | 1101 | 11 |  | 3 |  |  | 55 | 3 |  |  | 양호 | 양호 | 양호 | 양호 | 양호 | 미정 |  |  | Y |  | 2018-03-30 20:23 | 2018-03-30 20:05 | 2018-03-30 23:30 | 2018-03-30 23:13 | 55 | 17 | 18 | 170 | 205 | AR13.3
C43120 | SCM440HF | 2 | 2018-03-30 | A |  | 83 | 0 |  | 4 |  |  | 남태희 |  |  | 1077 | 12 |  | 4 | YES |  | 55 | 4 | YES |  | 양호 | 양호 | 양호 | 양호 | 양호 | 미정 |  |  | Y |  | 2018-03-31 01:20 | 2018-03-31 01:12 | 2018-03-31 04:40 | 2018-03-31 04:20 | 102 | 20 | 8 | 181 | 208 | AR-13.2
C43124 | 42CRMO4HK | 2 | 2018-03-30 | A |  | 84 | 0 |  | 5 |  |  | 남태희 |  |  | 1081 | 13 |  | 1 |  |  | 55 | 1 |  |  | 양호 | 양호 | 양호 | 양호 | 양호 | 미정 |  |  | Y |  | 2018-03-31 05:47 | 2018-03-31 05:40 | 2018-03-31 09:20 | 2018-03-31 08:48 | 60 | 32 | 7 | 181 | 220
C43128 | SM43C | 2 | 2018-03-31 | C |  | 85 | 0 |  | 6 | [5 empty] | 1060 | 14 |  | 2 |  |  | 55 | 2 |  |  | 양호 | 양호 | 양호 | 양호 | 양호 | 미정 |  |  | Y |  | 2018-03-31 11:23 | 2018-03-31 11:10 | 2018-03-31 14:35 | 2018-03-31 14:13 | 110 | 22 | 13 | 170 | 205 | AR:12.9
C43132 | SM45C | 2 | 2018-03-31 | D |  | 86 | 0 |  | 7 |  |  | 남태희 |  |  | 1101 | 15 |  | 3 |  |  | 55 | 3 |  |  | 양호 | 양호 | 양호 | 양호 | 양호 | 미정 |  |  | Y |  | 2018-03-31 15:45 | 2018-03-31 15:25 | 2018-03-31 18:50 | 2018-03-31 18:28 | 50 | 22 | 20 | 163 | 205 | AR12.1 2호래들86회대보수 과침식
A42893 | FPA-27MNCR5H | 20 | 2018-01-05 | A | LADLE 대보수 첫회 | 1 | 0 | 내삽 | 1 |  |  | 송의섭 |  |  | 1220 | 1 |  | 1 |  |  | 55 | 1 |  |  | 양호 | 양호 | 양호 | 양호 | 양호 | 미정 |  |  | Y |  | 2018-01-06 04:34 | 2018-01-06 04:13 | 2018-01-06 08:00 | 2018-01-06 07:45 | 12338 | 15 | 21 | 191 | 227 | P.P 170907-05(178) | 8 | 2018-01-05 04:00 | 2018-01-05 18:45 | 885 | 854 | 15 | 5 | 2018-01-05 19:00 | 2018-01-06 04:13 | 553 | 1220 | 172 | 206 | 267 | 21
A42897 | FPA-27MNCR5H | 20 | 2018-01-06 | C |  | 2 | 0 |  | 2 |  |  |  | 김웅철 |  | 1087 | 2 |  | 2 |  |  | 55 | 2 |  |  | 양호 | 양호 | 양호 | 양호 | 양호 | 미정 |  |  | Y |  | 2018-01-06 09:06 | 2018-01-06 08:50 | 2018-01-06 12:30 | 2018-01-06 12:17 | 50 | 13 | 16 | 191 | 220 | AR-10.4
A42901 | STB3D | 20 | 2018-01-06 | C |  | 3 | 0 |  | 3 |  |  |  | 김웅철 |  | 1089 | 3 |  | 3 |  |  | 55 | 3 |  |  | 양호 | 양호 | 양호 | 양호 | 양호 | 미정 |  |  | Y |  | 2018-01-06 13:35 | 2018-01-06 13:15 | 2018-01-06 17:32 | 2018-01-06 16:58 | 45 | 34 | 20 | 202 | 257 | AR-10.3
A42905 | STB3D | 20 | 2018-01-06 | D |  | 4 | 0 |  | 4 |  |  | 장신일 |  |  | 1087 | 4 |  | 4 | YES |  | 55 | 4 | YES |  | 양호 | 양호 | 양호 | 양호 | 양호 | 미정 |  |  | Y |  | 2018-01-06 18:25 | 2018-01-06 18:20 | 2018-01-06 22:10 | 2018-01-06 21:32 | 48 | 38 | 5 | 187 | 230 | AR-9.65
A42909 | STB3D | 20 | 2018-01-06 | B |  | 5 | 0 |  | 5 |  |  | 윤석재 | 우설식 |  | 1078 | 5 |  | 1 |  |  | 55 | 1 |  |  | 양호 | 양호 | 양호 | 양호 | 양호 | 미정 |  |  | Y |  | 2018-01-06 22:44 | 2018-01-06 22:30 | 2018-01-07 02:20 | 2018-01-07 02:05 | 20 | 15 | 14 | 202 | 230 | AR-10.7
A42913 | SCR420HB | 20 | 2018-01-06 | B |  | 6 | 0 |  | 6 |  |  | 윤석재 |  |  | 1086 | 6 |  | 2 |  |  | 55 | 2 |  |  | 양호 | 양호 | 양호 | 양호 | 양호 | 미정 |  |  | Y |  | 2018-01-07 02:59 | 2018-01-07 02:40 | 2018-01-07 06:10 | 2018-01-07 05:46 | 20 | 24 | 19 | 168 | 210 | AR+9.85
A42917 | SCR420HB | 20 | 2018-01-07 | C |  | 7 | 0 |  | 7 |  |  |  | 김웅철 |  | 1089 | 7 |  | 3 |  |  | 55 | 3 |  |  | 양호 | 양호 | 양호 | 양호 | 양호 | 미정 |  |  | Y |  | 2018-01-07 06:55 | 2018-01-07 06:35 | 2018-01-07 10:00 | 2018-01-07 09:38 | 25 | 22 | 20 | 163 | 205 | AR-10.4
A42921 | SCR420HB | 20 | 2018-01-07 | C |  | 8 | 0 |  | 8 |  |  |  | 김웅철 |  | 1082 | 8 |  | 4 | YES |  | 55 | 4 | YES |  | 양호 | 양호 | 양호 | 양호 | 양호 | 미정 |  |  | Y |  | 2018-01-07 10:45 | 2018-01-07 10:30 | 2018-01-07 13:57 | 2018-01-07 13:29 | 30 | 28 | 15 | 163 | 207 | AR-10.3
A42925 | BP-SM45CRBK | 20 | 2018-01-07 | D |  | 9 | 0 |  | 9 | [5 empty] | 1025 | 9 |  | 1 |  |  | 55 | 1 |  |  | 양호 | 양호 | 양호 | 양호 | 양호 | 미정 |  |  | Y |  | 2018-01-07 15:08 | 2018-01-07 14:52 | 2018-01-07 18:22 | 2018-01-07 17:47 | 55 | 35 | 16 | 159 | 210 | AR-9.6
B42902 | AE4330VM | 20 | 2018-01-07 | D |  | 10 | 0 |  | 10 |  |  | 송의섭 |  |  | 1022 | 10 |  | 2 |  |  | 55 | 2 |  |  | 양호 | 양호 | 양호 | 양호 | 양호 | 미정 |  |  | Y |  | 2018-01-07 18:50 | 2018-01-07 18:43 | 2018-01-07 22:27 | 2018-01-07 22:09 | 21 | 18 | 7 | 198 | 224 | AR-10.30
B42906 | AE4330VM2 | 20 | 2018-01-07 | B |  | 11 | 0 |  | 11 |  |  | 윤석재 |  |  | 1085 | 11 |  | 3 |  |  | 55 | 3 |  |  | 양호 | 양호 | 양호 | 양호 | 양호 | 미정 |  |  | Y |  | 2018-01-07 23:18 | 2018-01-07 22:55 | 2018-01-08 03:03 | 2018-01-08 02:50 | 28 | 13 | 23 | 212 | 248 | AR 10.1
A42937 | SM45C | 20 | 2018-01-07 | B |  | 12 | 0 |  | 12 |  |  | 윤석재 |  |  | 1080 | 12 |  | 4 | YES |  | 55 | 4 | YES |  | 양호 | 양호 | 양호 | 양호 | 양호 | 미정 |  |  | Y |  | 2018-01-08 03:35 | 2018-01-08 03:17 | 2018-01-08 08:30 | 2018-01-08 07:48 | 14 | 42 | 18 | 253 | 313 | AR-9.9
B42915 | SM45C | 20 | 2018-01-08 | C |  | 13 | 0 |  | 13 |  |  | 최용선 |  |  | 1090 | 13 |  | 1 |  |  | 55 | 1 |  |  | 양호 | 양호 | 양호 | 양호 | 양호 | 미정 |  |  | Y |  | 2018-01-08 09:29 | 2018-01-08 09:00 | 2018-01-08 12:40 | 2018-01-08 12:20 | 30 | 20 | 29 | 172 | 220 | AR-10.45
B42919 | SM45C | 20 | 2018-01-08 | C |  | 14 | 0 |  | 14 |  |  | 최용선 |  |  | 1087 | 14 |  | 2 |  |  | 55 | 2 |  |  | 양호 | 양호 | 양호 | 양호 | 양호 | 미정 |  |  | Y |  | 2018-01-08 13:49 | 2018-01-08 13:25 | 2018-01-08 16:56 | 2018-01-08 16:34 | 45 | 22 | 24 | 164 | 211
B42924 | SCM440 | 20 | 2018-01-08 | A |  | 15 | 0 |  | 15 | YES | 150 |  |  |  | 1124 | 15 |  | 3 | YES |  | 55 | 3 | YES |  | 양호 | 양호 | 양호 | 양호 | 양호 | 미정 |  |  | Y |  | 2018-01-08 19:13 | 2018-01-08 19:00 | 2018-01-08 22:40 | 2018-01-08 22:24 | 124 | 16 | 13 | 191 | 220 | AR-10.10
B42928 | SCM440HF-JY | 20 | 2018-01-08 | B |  | 16 | 0 | 외삽1 | 1 |  |  |  | 우설식 |  | 1085 | 16 |  | 1 |  |  | 55 | 1 |  | O | 양호 | 양호 | 양호 | 양호 | 양호 | 미정 |  |  | Y |  | 2018-01-08 23:27 | 2018-01-08 23:10 | 2018-01-09 02:45 | 2018-01-09 02:31 | 30 | 14 | 17 | 185 | 215 | AR-10.8
B42932 | SCM822HT | 20 | 2018-01-08 | B |  | 17 | 0 |  | 2 |  |  | 윤석재 |  |  | 1080 | 17 |  | 2 |  |  | 55 | 2 |  |  | 양호 | 양호 | 양호 | 양호 | 양호 | 미정 |  |  | Y |  | 2018-01-09 03:25 | 2018-01-09 03:05 | 2018-01-09 07:20 | 2018-01-09 07:02 | 20 | 18 | 20 | 217 | 255 | AR-10.9 중량3T정도차이남 B42935에이월함
B42937 | SCM822HD2 | 20 | 2018-01-09 | C |  | 18 | 0 |  | 3 |  |  | 최용선 |  |  | 1096 | 18 |  | 3 |  |  | 55 | 3 |  |  | 양호 | 양호 | 양호 | 양호 | 양호 | 미정 |  |  | Y |  | 2018-01-09 08:54 | 2018-01-09 08:35 | 2018-01-09 12:05 | 2018-01-09 11:51 | 75 | 14 | 19 | 177 | 210 | AR-10.8
B42942 | AE15B35C | 20 | 2018-01-09 | A |  | 19 | 0 |  | 4 |  |  | 최용선 |  |  | 1133 | 19 | YES | 4 | YES |  | 55 | 4 | YES |  | 양호 | 양호 | 양호 | 양호 | 양호 | 미정 |  |  | Y |  | 2018-01-09 14:10 | 2018-01-09 13:57 | 2018-01-09 17:40 | 2018-01-09 17:27 | 112 | 13 | 13 | 197 | 223 | AR-11.2
A42977 | SP-AE1055LS | 20 | 2018-01-09 | B |  | 20 | 0 |  | 5 |  |  | 강상완 |  |  | 1075 | 1 |  | 1 | YES |  | 55 | 1 | YES | O | 양호 | 양호 | 양호 | 양호 | 양호 | 미정 |  |  | Y |  | 2018-01-09 23:33 | 2018-01-09 23:30 | 2018-01-10 03:10 | 2018-01-10 02:47 | 350 | 23 | 3 | 194 | 220 | AR-10.4 C/N 철피
A42983 | KBMA75S | 20 | 2018-01-10 | D |  | 21 | 0 |  | 6 |  |  |  | 윤석재 |  | 1086 | 2 |  | 1 | YES |  | 55 | 1 | YES | O | 양호 | 양호 | 양호 | 양호 | 양호 | 미정 |  |  | Y |  | 2018-01-10 06:23 | 2018-01-10 06:16 | 2018-01-10 10:00 | 2018-01-10 09:46 | 186 | 14 | 7 | 203 | 224 | CN철피녹음
A42987 | STB2 | 20 | 2018-01-10 | D |  | 22 | 0 |  | 7 |  |  |  | 장신일 |  | 1086 | 3 |  | 1 |  |  | 55 | 1 |  | O | 양호 | 양호 | 양호 | 양호 | 양호 | 미정 |  |  | Y |  | 2018-01-10 10:34 | 2018-01-10 10:18 | 2018-01-10 14:00 | 2018-01-10 13:36 | 18 | 24 | 16 | 182 | 222 | AR-10.3
A42991 | STB2 | 20 | 2018-01-10 | A |  | 23 | 0 |  | 8 |  |  | 강상완 |  |  | 1121 | 4 |  | 2 |  |  | 55 | 2 |  |  | 양호 | 양호 | 양호 | 양호 | 양호 | 미정 |  |  | Y |  | 2018-01-10 15:26 | 2018-01-10 15:04 | 2018-01-10 18:45 | 2018-01-10 18:03 | 64 | 42 | 22 | 157 | 221 | AR-10.1
A42995 | STB2 | 20 | 2018-01-10 | A |  | 24 | 0 |  | 9 | [5 empty] | 1123 | 5 |  | 3 |  |  | 55 | 3 |  |  | 양호 | 양호 | 양호 | 양호 | 양호 | 미정 |  |  | Y |  | 2018-01-10 19:28 | 2018-01-10 19:08 | 2018-01-10 22:40 | 2018-01-10 22:27 | 23 | 13 | 20 | 179 | 212 | AR-10.50
A42999 | SNCM8I | 20 | 2018-01-10 | B |  | 25 | 0 |  | 10 |  |  | 우설식 |  |  | 1129 | 6 |  | 1 |  |  | 55 | 1 |  | O | 양호 | 양호 | 양호 | 양호 | 양호 | 미정 |  |  | INGOT |  | 2018-01-10 23:31 | 2018-01-10 23:13 | 2018-01-11 02:45 | 2018-01-11 02:00 | 33 | 45 | 18 | 149 | 212 | AR-10.70
A43003 | 42CRMO4MS | 20 | 2018-01-10 | B |  | 26 | 0 |  | 11 |  |  | 강상완 |  |  | 1075 | 7 |  | 2 | YES |  | 55 | 2 | YES |  | 양호 | 양호 | 양호 | 양호 | 양호 | 미정 |  |  | Y |  | 2018-01-11 03:37 | 2018-01-11 03:31 | 2018-01-11 07:10 | 2018-01-11 06:55 | 46 | 15 | 6 | 198 | 219 | AR-10.50
A43007 | SCM415C2 | 20 | 2018-01-11 | D |  | 27 | 0 |  | 12 |  |  |  | 장신일 |  | 1087 | 8 |  | 1 |  |  | 65 | 1 |  | O | 양호 | 양호 | 양호 | 양호 | 양호 | 미정 |  |  | INGOT |  | 2018-01-11 07:46 | 2018-01-11 07:38 | 2018-01-11 10:10 | 2018-01-11 09:45 | 28 | 25 | 8 | 119 | 152 | AR-10.0
A43010 | SM48CH | 20 | 2018-01-11 | D |  | 28 | 0 | 외삽2 | 1 |  |  | 장신일 |  |  | 1087 | 9 |  | 2 | YES |  | 65 | 2 | YES |  | 양호 | 양호 | 양호 | 양호 | 양호 | 미정 |  |  | Y |  | 2018-01-11 11:20 | 2018-01-11 10:55 | 2018-01-11 15:00 | 2018-01-11 14:15 | 45 | 45 | 25 | 175 | 245 | P/P 170823-04-178
A43014 | SM48CH | 20 | 2018-01-11 | A |  | 29 | 0 |  | 2 |  |  |  | 송의섭 |  | 1102 | 10 |  | 1 |  |  | 55 | 1 |  | O | 양호 | 양호 | 양호 | 양호 | 양호 | 미정 |  |  | Y |  | 2018-01-11 15:37 | 2018-01-11 15:23 | 2018-01-11 18:59 | 2018-01-11 18:42 | 23 | 17 | 14 | 186 | 216 | AR-10.20
A43018 | AE1055LS | 20 | 2018-01-11 | A |  | 30 | 0 |  | 3 |  |  | 송의섭 |  |  | 1127 | 11 |  | 2 |  |  | 55 | 2 |  |  | 양호 | 양호 | 양호 | 양호 | 양호 | 미정 |  |  | Y |  | 2018-01-11 20:04 | 2018-01-11 19:50 | 2018-01-11 23:45 | 2018-01-11 23:29 | 51 | 16 | 14 | 205 | 235 | AR-10.45
A43022 | AE1055LS | 20 | 2018-01-11 | C |  | 31 | 0 |  | 4 |  |  | 윤호철 | 김웅철 |  | 1084 | 12 |  | 3 | YES |  | 55 | 3 | YES |  | 양호 | 양호 | 양호 | 양호 | 양호 | 미정 |  |  | Y |  | 2018-01-12 00:34 | 2018-01-12 00:15 | 2018-01-12 03:53 | 2018-01-12 03:33 | 30 | 20 | 19 | 179 | 218 | AR-10.6 플레이트진마모로 진공불량 하부교체함
A43026 | AE1055LS | 20 | 2018-01-11 | C |  | 32 | 0 |  | 5 |  |  | 윤호철 | 김웅철 |  | 1091 | 13 |  | 1 |  |  | 55 | 1 |  | O | 양호 | 양호 | 양호 | 양호 | 양호 | 미정 |  |  | Y |  | 2018-01-12 04:42 | 2018-01-12 04:25 | 2018-01-12 07:55 | 2018-01-12 07:41 | 32 | 14 | 17 | 179 | 210 | AR-10.15
A43030 | AE1055LS | 20 | 2018-01-12 | D |  | 33 | 0 |  | 6 |  |  | 장신일 |  |  | 1086 | 14 |  | 2 |  |  | 55 | 2 |  |  | 양호 | 양호 | 양호 | 양호 | 양호 | 미정 |  |  | Y |  | 2018-01-12 09:13 | 2018-01-12 08:43 | 2018-01-12 12:15 | 2018-01-12 11:54 | 48 | 21 | 30 | 161 | 212 | AR-9.85
A43034 | SP-AE1055LS | 20 | 2018-01-12 | D |  | 34 | 0 |  | 7 |  |  | 장신일 |  |  | 1086 | 15 |  | 3 |  |  | 55 | 3 |  |  | 양호 | 양호 | 양호 | 양호 | 양호 | 미정 |  |  | Y |  | 2018-01-12 13:28 | 2018-01-12 13:12 | 2018-01-12 16:56 | 2018-01-12 16:20 | 57 | 36 | 16 | 172 | 224 | AR-10.5
A43038 | STB2 | 20 | 2018-01-12 | A |  | 35 | 0 |  | 8 | [5 empty] | 1122 | 16 |  | 4 | YES |  | 55 | 4 | YES |  | 양호 | 양호 | 양호 | 양호 | 양호 | 미정 |  |  | Y |  | 2018-01-12 18:00 | 2018-01-12 17:37 | 2018-01-12 21:35 | 2018-01-12 21:03 | 41 | 32 | 23 | 183 | 238 | AR-9.8
A43042 | STB2 | 20 | 2018-01-12 | C |  | 36 | 0 |  | 9 |  |  | 윤호철 | 김웅철 |  | 1090 | 17 |  | 1 |  |  | 55 | 1 |  |  | 양호 | 양호 | 양호 | 양호 | 양호 | 미정 |  |  | Y |  | 2018-01-12 22:32 | 2018-01-12 22:10 | 2018-01-12 23:00 | 2018-01-13 01:25 | 35 | -145 | 22 | 173 | 50 | AR-10.7 ( LF알곤안나와서 래들교체함
A43043 | STB2 | 20 | 2018-01-12 | C |  | 37 | 0 |  | 10 |  |  | 윤호철 | 김웅철 |  | 1095 | 17 |  | 1 |  |  | 55 | 1 |  | O | 양호 | 양호 | 양호 | 양호 | 양호 | 미정 |  |  | Y |  | 2018-01-12 23:54 | 2018-01-12 23:35 | 2018-01-13 02:45 | 2018-01-13 02:33 | 35 | 12 | 19 | 159 | 190 | AR-10.5
A43047 | SP-STB2 | 20 | 2018-01-12 | C |  | 38 | 0 |  | 11 |  |  | 윤호철 | 김웅철 |  | 1095 | 18 |  | 2 |  |  | 55 | 2 |  |  | 양호 | 양호 | 양호 | 양호 | 양호 | 미정 |  |  | Y |  | 2018-01-13 04:12 | 2018-01-13 03:38 | 2018-01-13 07:27 | 2018-01-13 06:55 | 53 | 32 | 34 | 163 | 229 | AR-10.4
A43051 | SP-STB2 | 20 | 2018-01-13 | D |  | 39 | 0 |  | 12 |  |  |  | 장신일 |  | 1089 | 19 |  | 3 |  |  | 55 | 3 |  |  | 양호 | 양호 | 양호 | 양호 | 양호 | 미정 |  |  | Y |  | 2018-01-13 08:25 | 2018-01-13 08:13 | 2018-01-13 11:48 | 2018-01-13 11:25 | 46 | 23 | 12 | 180 | 215 | AR-10.2
A43055 | SCR420HON | 20 | 2018-01-13 | D |  | 40 | 0 |  | 13 |  |  |  | 장신일 |  | 1089 | 20 | YES | 4 | YES |  | 55 | 4 | YES |  | 양호 | 양호 | 양호 | 양호 | 양호 | 미정 |  |  | Y |  | 2018-01-13 12:56 | 2018-01-13 12:35 | 2018-01-13 16:22 | 2018-01-13 15:56 | 47 | 26 | 21 | 180 | 227 | AR-10.5
A43059 | SCR420HON | 20 | 2018-01-13 | B |  | 41 | 0 | 외삽3 | 1 |  |  | 윤석재 |  |  | 1076 | 1 |  | 1 |  |  | 55 | 1 |  |  | 양호 | 양호 | 양호 | 양호 | 양호 | 미정 |  |  | Y |  | 2018-01-13 17:38 | 2018-01-13 17:20 | 2018-01-13 20:45 | 2018-01-13 20:29 | 58 | 16 | 18 | 171 | 205 | P/P171128-05 (234)
A43063 | SCR420HON | 20 | 2018-01-13 | B |  | 42 | 0 |  | 2 |  |  | 우설식 |  |  | 1087 | 2 |  | 2 | YES |  | 55 | 2 | YES |  | 양호 | 양호 | 양호 | 양호 | 양호 | 미정 |  |  | Y |  | 2018-01-13 21:50 | 2018-01-13 21:26 | 2018-01-14 00:48 | 2018-01-14 00:28 | 41 | 20 | 24 | 159 | 202 | AR-9.8
B43040 | SCM415M1 | 20 | 2018-01-13 | C |  | 43 | 0 |  | 3 |  |  | 강상완 | 김웅철 |  | 1091 | 3 |  | 1 |  |  | 65 | 1 |  | O | 양호 | 양호 | 양호 | 양호 | 양호 | 미정 |  |  | INGOT |  | 2018-01-14 02:35 | 2018-01-14 02:10 | 2018-01-14 05:55 | 2018-01-14 05:05 | 82 | 50 | 25 | 151 | 225 | AR-9.6
B43044 | SM45CR2 | 20 | 2018-01-14 | D |  | 44 | 0 |  | 4 |  |  | 송의섭 |  |  | 1087 | 4 |  | 2 | YES |  | 65 | 2 | YES |  | 양호 | 양호 | 양호 | 양호 | 양호 | 미정 |  |  | Y |  | 2018-01-14 06:55 | 2018-01-14 06:40 | 2018-01-14 09:55 | 2018-01-14 09:38 | 45 | 17 | 15 | 163 | 195
B43048 | SM48CM7 | 20 | 2018-01-14 | D |  | 45 | 0 |  | 5 |  |  | 송의섭 |  |  | 1087 | 5 |  | 1 |  |  | 55 | 1 |  | O | 양호 | 양호 | 양호 | 양호 | 양호 | 미정 |  |  | Y |  | 2018-01-14 10:51 | 2018-01-14 10:40 | 2018-01-14 14:15 | 2018-01-14 13:58 | 45 | 17 | 11 | 187 | 215
C41617 | AE15B36D | 20 | 2018-01-14 | B |  | 46 | 0 |  | 6 |  |  |  | 윤석재 |  | 1096 | 6 |  | 2 |  |  | 55 | 2 |  |  | 양호 | 양호 | 양호 | 양호 | 양호 | 미정 |  |  | Y |  | 2018-01-14 15:58 | 2018-01-14 15:55 | 2018-01-14 19:10 | 2018-01-14 19:01 | 100 | 9 | 3 | 183 | 195 | AR-10.15
C41621 | AE15B36D2 | 20 | 2018-01-14 | B |  | 47 | 0 |  | 7 |  |  | 남문희 |  |  | 1086 | 7 |  | 3 | YES |  | 55 | 3 | YES |  | 양호 | 양호 | 양호 | 양호 | 양호 | 미정 |  |  | Y |  | 2018-01-14 20:16 | 2018-01-14 20:05 | 2018-01-14 23:35 | 2018-01-14 23:20 | 55 | 15 | 11 | 184 | 210
C41625 | AE15B36D2 | 20 | 2018-01-14 | C |  | 48 | 0 |  | 8 | [5 empty] | 1060 | 8 |  | 1 |  |  | 55 | 1 |  | O | 양호 | 양호 | 양호 | 양호 | 양호 | 미정 |  |  | Y |  | 2018-01-15 00:28 | 2018-01-15 00:15 | 2018-01-15 03:45 | 2018-01-15 03:36 | 40 | 9 | 13 | 188 | 210
C41629 | AE15B36D2 | 20 | 2018-01-14 | C |  | 49 | 0 |  | 9 | [5 empty] | 1060 | 9 |  | 2 |  |  | 55 | 2 |  |  | 양호 | 양호 | 양호 | 양호 | 양호 | 미정 |  |  | Y |  | 2018-01-15 04:33 | 2018-01-15 04:25 | 2018-01-15 08:00 | 2018-01-15 07:47 | 40 | 13 | 8 | 194 | 215
C41633 | SM10CB | 20 | 2018-01-15 | A |  | 50 | 0 |  | 10 | [5 empty] | 1077 | 10 |  | 3 |  |  | 55 | 3 |  |  | 양호 | 양호 | 양호 | 양호 | 양호 | 미정 |  |  | Y |  | 2018-01-15 08:40 | 2018-01-15 08:35 | 2018-01-15 12:20 | 2018-01-15 11:54 | 35 | 26 | 5 | 194 | 225
C41637 | SM10C | 20 | 2018-01-15 | A |  | 51 | 0 |  | 11 | [5 empty] | 1078 | 11 |  | 4 | YES |  | 55 | 4 | YES |  | 양호 | 양호 | 양호 | 양호 | 양호 | 미정 |  |  | Y |  | 2018-01-15 13:10 | 2018-01-15 13:00 | 2018-01-15 16:45 | 2018-01-15 16:24 | 40 | 21 | 10 | 194 | 225
C41641 | SM10C | 20 | 2018-01-15 | B |  | 52 | 0 |  | 1 |  |  | 남문희 |  |  | 1074 | 12 |  | 1 |  |  | 55 | 1 |  |  | 양호 | 양호 | 양호 | 양호 | 양호 | 미정 |  |  | Y |  | 2018-01-15 17:26 | 2018-01-15 17:10 | 2018-01-15 21:00 | 2018-01-15 20:51 | 25 | 9 | 16 | 204 | 230 | PP 171123-13-218
C41645 | ATA105M2 | 20 | 2018-01-15 | C |  | 53 | 0 |  | 2 |  |  |  | 남문희 |  | 1062 | 13 |  | 2 |  |  | 55 | 2 |  |  | 양호 | 양호 | 양호 | 양호 | 양호 | 미정 |  |  | Y |  | 2018-01-15 22:04 | 2018-01-15 22:00 | 2018-01-16 01:10 | 2018-01-16 00:57 | 60 | 13 | 4 | 173 | 190
C41649 | ATA105M2 | 20 | 2018-01-15 | C |  | 54 | 0 |  | 3 | [5 empty] | 1060 | 14 |  | 3 |  |  | 55 | 3 |  |  | 양호 | 양호 | 양호 | 양호 | 양호 | 미정 |  |  | Y |  | 2018-01-16 02:10 | 2018-01-16 02:00 | 2018-01-16 05:20 | 2018-01-16 05:01 | 50 | 19 | 10 | 171 | 200
C41653 | ATA105M2 | 20 | 2018-01-16 | A |  | 55 | 0 |  | 4 | [5 empty] | 1065 | 15 |  | 4 | YES |  | 55 | 4 | YES |  | 양호 | 양호 | 양호 | 양호 | 양호 | 미정 |  |  | Y |  | 2018-01-16 06:35 | 2018-01-16 06:15 | 2018-01-16 09:20 | 2018-01-16 09:06 | 55 | 14 | 20 | 151 | 185
C41655 | AE15B34M | 20 | 2018-01-16 | A |  | 56 | 0 |  | 5 | [5 empty] | 1077 | 16 |  | 1 |  |  | 55 | 1 |  |  | 양호 | 양호 | 양호 | 양호 | 양호 | 미정 |  |  | Y |  | 2018-01-16 11:05 | 2018-01-16 11:00 | 2018-01-16 14:50 | 2018-01-16 14:37 | 100 | 13 | 5 | 212 | 230
C41659 | SM53C | 20 | 2018-01-16 | B |  | 57 | 0 |  | 6 |  |  | 남문희 |  |  | 1071 | 17 |  | 2 |  |  | 55 | 2 |  |  | 양호 | 양호 | 양호 | 양호 | 양호 | 미정 |  |  | Y |  | 2018-01-16 16:15 | 2018-01-16 16:05 | 2018-01-16 20:10 | 2018-01-16 19:49 | 75 | 21 | 10 | 214 | 245
C41663 | SM53C | 20 | 2018-01-16 | B |  | 58 | 0 |  | 7 |  |  |  | 남문희 |  | 1080 | 18 | YES | 3 | YES |  | 55 | 3 | YES |  | 양호 | 양호 | 양호 | 양호 | 양호 | 미정 |  |  | Y |  | 2018-01-16 21:19 | 2018-01-16 21:00 | 2018-01-17 00:30 | 2018-01-17 00:22 | 50 | 8 | 19 | 183 | 210
C41667 | SM53CCF | 20 | 2018-01-16 | D |  | 59 | 0 |  | 8 |  |  | 남태희 |  |  | 1101 | 1 |  | 1 |  |  | 55 | 1 |  | O | 양호 | 양호 | 양호 | 양호 | 양호 | 미정 |  |  | Y |  | 2018-01-17 01:35 | 2018-01-17 01:15 | 2018-01-17 04:45 | 2018-01-17 04:39 | 45 | 6 | 20 | 183 | 210 | 20호래들 58회 상부교체 W/B 300
C41671 | SCM415C2 | 20 | 2018-01-16 | D |  | 60 | 0 |  | 9 |  |  | 남태희 |  |  | 1101 | 2 |  | 2 |  |  | 55 | 2 |  |  | 양호 | 양호 | 양호 | 양호 | 양호 | 미정 |  |  | INGOT |  | 2018-01-17 05:48 | 2018-01-17 05:30 | 2018-01-17 08:30 | 2018-01-17 08:00 | 45 | 30 | 18 | 132 | 180
C41675 | AE1050M2 | 20 | 2018-01-17 | A |  | 61 | 0 |  | 10 |  |  |  | 남태희 |  | 1088 | 3 |  | 3 |  |  | 55 | 3 |  |  | 양호 | 양호 | 양호 | 양호 | 양호 | 미정 |  |  | Y |  | 2018-01-17 10:11 | 2018-01-17 09:55 | 2018-01-17 13:15 | 2018-01-17 12:57 | 85 | 18 | 16 | 166 | 200
C41679 | SCM420HT | 20 | 2018-01-17 | B |  | 62 | 0 |  | 11 |  |  |  | 남문희 |  | 1081 | 4 |  | 4 |  |  | 55 | 4 |  |  | 양호 | 양호 | 양호 | 양호 | 양호 | 미정 |  |  | Y |  | 2018-01-17 15:01 | 2018-01-17 14:45 | 2018-01-17 18:40 | 2018-01-17 18:12 | 90 | 28 | 16 | 190 | 235
C41683 | SCM420HT | 20 | 2018-01-17 | B |  | 63 | 0 |  | 12 | YES |  | 남문희 |  |  | 1064 | 5 |  | 1 |  |  | 55 | 1 |  |  | 양호 | 양호 | 양호 | 양호 | 양호 | 미정 |  |  | Y |  | 2018-01-17 19:17 | 2018-01-17 19:10 | 2018-01-17 22:25 | 2018-01-17 22:13 | 30 | 12 | 7 | 176 | 195
C41687 | SCM420HT | 20 | 2018-01-17 | D |  | 64 | 0 |  | 1 |  |  | 남태희 |  |  | 1101 | 6 |  | 2 |  |  | 55 | 2 |  |  | 양호 | 양호 | 양호 | 양호 | 양호 | 미정 |  |  | Y |  | 2018-01-17 23:35 | 2018-01-17 23:15 | 2018-01-18 02:45 | 2018-01-18 02:21 | 50 | 24 | 20 | 167 | 210 | PP교체 171123---07---200 S/B 200
C41691 | 16MNCRS5HAM | 20 | 2018-01-17 | D |  | 65 | 0 |  | 2 |  |  | 남태희 |  |  | 1101 | 7 |  | 3 | YES |  | 55 | 3 | YES |  | 양호 | 양호 | 양호 | 양호 | 양호 | 미정 |  |  | Y |  | 2018-01-18 04:15 | 2018-01-18 04:05 | 2018-01-18 08:00 | 2018-01-18 07:07 | 80 | 53 | 10 | 172 | 235
C41695 | SCM440HF-JY | 20 | 2018-01-18 | A |  | 66 | 0 |  | 3 | [5 empty] | 1068 | 8 |  | 1 |  |  | 55 | 1 |  | O | 양호 | 양호 | 양호 | 양호 | 양호 | 미정 |  |  | Y |  | 2018-01-18 09:12 | 2018-01-18 09:00 | 2018-01-18 13:00 | 2018-01-18 12:22 | 60 | 38 | 12 | 190 | 240
C41699 | SCM440HF | 20 | 2018-01-18 | A |  | 67 | 0 |  | 4 | [5 empty] | 1084 | 9 |  | 2 |  |  | 55 | 2 |  |  | 양호 | 양호 | 양호 | 양호 | 양호 | 미정 |  |  | Y |  | 2018-01-18 13:56 | 2018-01-18 13:45 | 2018-01-18 17:10 | 2018-01-18 16:53 | 45 | 17 | 11 | 177 | 205
C41704 | SCM440HF | 20 | 2018-01-18 | C |  | 68 | 0 |  | 5 | [5 empty] | 1060 | 10 |  | 3 |  |  | 55 | 3 |  |  | 양호 | 양호 | 양호 | 양호 | 양호 | 미정 |  |  | Y |  | 2018-01-18 19:24 | 2018-01-18 19:15 | 2018-01-18 22:40 | 2018-01-18 22:18 | 125 | 22 | 9 | 174 | 205
C41708 | SNCM26V | 20 | 2018-01-18 | D |  | 69 | 0 |  | 6 |  |  | 남태희 |  |  | 1101 | 11 |  | 4 | YES |  | 55 | 4 | YES |  | 양호 | 양호 | 양호 | 양호 | 양호 | 미정 |  |  | INGOT |  | 2018-01-18 23:52 | 2018-01-18 23:30 | 2018-01-19 02:20 | 2018-01-19 02:08 | 50 | 12 | 22 | 136 | 170
C41712 | SM20CB | 20 | 2018-01-18 | D |  | 70 | 0 |  | 7 |  |  | 남태희 |  |  | 1101 | 12 |  | 1 |  |  | 55 | 1 |  |  | 양호 | 양호 | 양호 | 양호 | 양호 | 미정 |  |  | Y |  | 2018-01-19 04:19 | 2018-01-19 03:55 | 2018-01-19 07:45 | 2018-01-19 07:18 | 95 | 27 | 24 | 179 | 230
C41716 | SM20C | 20 | 2018-01-19 | A |  | 71 | 0 |  | 8 | YES | 150 |  |  |  | 1077 | 13 |  | 2 |  |  | 55 | 2 |  |  | 양호 | 양호 | 양호 | 양호 | 양호 | 미정 |  |  | Y |  | 2018-01-19 08:41 | 2018-01-19 08:25 | 2018-01-19 11:38 | 2018-01-19 11:32 | 40 | 6 | 16 | 171 | 193 | PP 교체 171122--07--189
C41720 | SCR435BM | 20 | 2018-01-19 | A |  | 72 | 0 | 외삽6 | 1 | [5 empty] | 1077 | 14 |  | 3 | YES |  | 55 | 3 | YES |  | 양호 | 양호 | 양호 | 양호 | 양호 | 미정 |  |  | Y |  | 2018-01-19 13:26 | 2018-01-19 13:20 | 2018-01-19 17:00 | 2018-01-19 16:39 | 102 | 21 | 6 | 193 | 220
C41724 | SM45CB | 20 | 2018-01-19 | C |  | 73 | 0 |  | 2 | [5 empty] | 1060 | 15 |  | 1 |  |  | 55 | 1 |  | O | 양호 | 양호 | 양호 | 양호 | 양호 | 미정 |  |  | Y |  | 2018-01-19 18:10 | 2018-01-19 18:00 | 2018-01-19 21:25 | 2018-01-19 21:10 | 60 | 15 | 10 | 180 | 205
C41728 | SM45C | 20 | 2018-01-19 | D |  | 74 | 0 |  | 3 | [5 empty] | 1085 | 16 |  | 2 |  |  | 55 | 2 |  |  | 양호 | 양호 | 양호 | 양호 | 양호 | 미정 |  |  | Y |  | 2018-01-19 22:21 | 2018-01-19 22:05 | 2018-01-20 01:35 | 2018-01-20 01:29 | 40 | 6 | 16 | 188 | 210
C41732 | SM45C | 20 | 2018-01-19 | D |  | 75 | 0 |  | 4 |  |  | 남태희 |  |  | 1101 | 17 |  | 3 |  |  | 55 | 3 |  |  | 양호 | 양호 | 양호 | 양호 | 양호 | 미정 |  |  | Y |  | 2018-01-20 02:55 | 2018-01-20 02:35 | 2018-01-20 06:15 | 2018-01-20 05:46 | 60 | 29 | 20 | 171 | 220
C41736 | SWRCH45 | 20 | 2018-01-20 | B |  | 76 | 0 |  | 5 |  |  | 남문희 | 윤석재 |  | 1083 | 18 | YES | 4 | YES |  | 55 | 4 | YES |  | 양호 | 양호 | 양호 | 양호 | 양호 | 미정 |  |  | Y |  | 2018-01-20 07:09 | 2018-01-20 07:00 | 2018-01-20 10:55 | 2018-01-20 10:04 | 45 | 51 | 9 | 175 | 235
C41741 | SCR415HA | 20 | 2018-01-20 | B |  | 77 | 0 |  | 6 |  |  | 남문희 | 윤석재 |  | 1088 | 1 |  | 1 |  |  | 55 | 1 |  |  | 양호 | 양호 | 양호 | 양호 | 양호 | 미정 |  |  | Y |  | 2018-01-20 12:46 | 2018-01-20 12:30 | 2018-01-20 16:20 | 2018-01-20 15:27 | 95 | 53 | 16 | 161 | 230
C41745 | SUP9DM | 20 | 2018-01-20 | C |  | 78 | 0 |  | 7 | [5 empty] | 1060 | 2 |  | 2 |  |  | 55 | 2 |  |  | 양호 | 양호 | 양호 | 양호 | 양호 | 미정 |  |  | Y |  | 2018-01-20 17:22 | 2018-01-20 17:20 | 2018-01-20 20:30 | 2018-01-20 20:20 | 60 | 10 | 2 | 178 | 190
C41749 | SUP9DM | 20 | 2018-01-20 | C |  | 79 | 0 |  | 8 | YES |  |  |  |  | 1060 | 3 |  | 3 |  |  | 55 | 3 |  |  | 양호 | 양호 | 양호 | 양호 | 양호 | 미정 |  |  | Y |  | 2018-01-20 21:33 | 2018-01-20 21:30 | 2018-01-21 02:45 | 2018-01-21 02:42 | 60 | 3 | 3 | 309 | 315
C41753 | SUP9DM | 20 | 2018-01-20 | D |  | 80 | 0 |  | 1 |  |  | 남태희 |  |  | 1101 | 4 |  | 4 |  |  | 55 | 4 |  |  | 양호 | 양호 | 양호 | 양호 | 양호 | 미정 |  |  | Y |  | 2018-01-21 03:45 | 2018-01-21 03:30 | 2018-01-21 07:05 | 2018-01-21 06:52 | 45 | 13 | 15 | 188 | 215 | PP교체 171123---12---219 잔존200
C41757 | SM53C | 20 | 2018-01-21 | B |  | 81 | 0 |  | 2 |  |  | 남문희 |  |  | 1096 | 5 |  | 1 |  |  | 55 | 1 |  |  | 양호 | 양호 | 양호 | 양호 | 양호 | 미정 |  |  | Y |  | 2018-01-21 08:08 | 2018-01-21 07:55 | 2018-01-21 11:30 | 2018-01-21 11:16 | 50 | 14 | 13 | 188 | 215
C41761 | SM53C-JY | 20 | 2018-01-21 | B |  | 82 | 0 |  | 3 |  |  | 남문희 |  |  | 1085 | 6 |  | 2 |  |  | 55 | 2 |  |  | 양호 | 양호 | 양호 | 양호 | 양호 | 미정 |  |  | Y |  | 2018-01-21 12:17 | 2018-01-21 12:10 | 2018-01-21 15:45 | 2018-01-21 15:42 | 40 | 3 | 7 | 205 | 215
C41765 | SNCM438VI | 20 | 2018-01-21 | C |  | 83 | 0 |  | 4 | YES |  |  |  |  | 1060 | 7 |  | 3 |  |  | 55 | 3 |  |  | 양호 | 양호 | 양호 | 양호 | 양호 | 미정 |  |  | INGOT |  | 2018-01-21 16:59 | 2018-01-21 16:40 | 2018-01-21 19:40 | 2018-01-21 19:26 | 55 | 14 | 19 | 147 | 180
C41769 | AE51105 | 20 | 2018-01-21 | C |  | 84 | 0 |  | 1 | [5 empty] | 1060 | 8 |  | 4 | YES |  | 55 | 4 | YES |  | 양호 | 양호 | 양호 | 양호 | 양호 | 미정 |  |  | Y |  | 2018-01-21 21:32 | 2018-01-21 21:30 | 2018-01-22 01:30 | 2018-01-22 01:07 | 110 | 23 | 2 | 215 | 240 | P/P교체, 171123-09-195, 잔존:150mm
C41773 | SM55C | 20 | 2018-01-21 | A |  | 85 | 0 |  | 2 | [5 empty] | 1084 | 9 |  | 1 |  |  | 55 | 1 |  |  | 양호 | 양호 | 양호 | 양호 | 양호 | 미정 |  |  | Y |  | 2018-01-22 02:39 | 2018-01-22 02:30 | 2018-01-22 05:40 | 2018-01-22 05:27 | 60 | 13 | 9 | 167 | 190
C41777 | SM45C | 20 | 2018-01-22 | B |  | 86 | 0 |  | 3 |  |  | 남문희 |  |  | 1095 | 10 |  | 2 |  |  | 55 | 2 |  |  | 양호 | 양호 | 양호 | 양호 | 양호 | 미정 |  |  | Y |  | 2018-01-22 06:37 | 2018-01-22 06:30 | 2018-01-22 10:10 | 2018-01-22 09:25 | 50 | 45 | 7 | 167 | 220
C41781 | SNCM438VI | 20 | 2018-01-22 | B |  | 87 | 0 |  | 4 |  |  | 남문희 |  |  | 1089 | 11 |  | 3 |  |  | 55 | 3 |  |  | 양호 | 양호 | 양호 | 양호 | 양호 | 미정 |  |  | INGOT |  | 2018-01-22 12:19 | 2018-01-22 12:10 | 2018-01-22 15:00 | 2018-01-22 14:48 | 120 | 12 | 9 | 149 | 170
C41785 | S43BCH3 | 20 | 2018-01-22 | C |  | 88 | 0 |  | 5 | [5 empty] | 1060 | 12 |  | 4 | YES |  | 55 | 4 | YES |  | 양호 | 양호 | 양호 | 양호 | 양호 | 미정 |  |  | Y |  | 2018-01-22 16:59 | 2018-01-22 16:50 | 2018-01-22 20:05 | 2018-01-22 19:46 | 110 | 19 | 9 | 167 | 195
C41789 | SCM440I6 | 20 | 2018-01-22 | C |  | 89 | 0 |  | 6 | [5 empty] | 1060 | 13 |  | 1 |  |  | 65 | 1 |  |  | 양호 | 양호 | 양호 | 양호 | 양호 | 미정 |  |  | INGOT |  | 2018-01-22 21:12 | 2018-01-22 21:00 | 2018-01-23 00:05 | 2018-01-22 23:32 | 55 | 33 | 12 | 140 | 185
A43468 | SNCM438VI | 20 | 2018-02-02 | D | LADLE 대보수 첫회 | 1 | 0 |  | 1 | [5 empty] | 1168 | 1 |  | 1 |  |  | 55 | 1 |  | O | 양호 | 양호 | 양호 | 양호 | 양호 | 미정 |  |  | INGOT |  | 2018-02-02 09:52 | 2018-02-02 09:45 | 2018-02-02 13:00 | 2018-02-02 12:37 | 14980 | 23 | 7 | 165 | 195 | P/P 170830-02-201 | 8 | 2018-02-01 16:00 | 2018-02-02 02:00 | 600 | 809 | 20 | 4 | 2018-02-02 02:20 | 2018-02-02 09:40 | 440 | 1168 | 178 | 334 | 341 | 12
B43433 | SM35C | 20 | 2018-02-02 | B |  | 2 | 0 |  | 2 |  |  | 장신일 |  |  | 1083 | 2 |  | 2 |  |  | 55 | 2 |  |  | 양호 | 양호 | 양호 | 양호 | 양호 | 미정 |  |  | Y |  | 2018-02-02 14:07 | 2018-02-02 13:53 | 2018-02-02 17:33 | 2018-02-02 17:09 | 53 | 24 | 14 | 182 | 220
B43437 | SM35CM4 | 20 | 2018-02-02 | B |  | 3 | 0 |  | 3 |  |  |  | 우설식 |  | 1079 | 3 |  | 3 |  |  | 55 | 3 |  |  | 양호 | 양호 | 양호 | 양호 | 양호 | 미정 |  |  | Y |  | 2018-02-02 18:45 | 2018-02-02 18:01 | 2018-02-02 21:45 | 2018-02-02 21:28 | 28 | 17 | 44 | 163 | 224 | AR-10.35
B43441 | AE4130M10 | 20 | 2018-02-02 | C |  | 4 | 0 |  | 4 |  |  | 최용선 |  |  | 1105 | 4 |  | 4 | YES |  | 55 | 4 | YES |  | 양호 | 양호 | 양호 | 양호 | 양호 | 미정 |  |  | Y |  | 2018-02-02 22:47 | 2018-02-02 22:30 | 2018-02-03 02:15 | 2018-02-03 01:58 | 45 | 17 | 17 | 190 | 225 | AR-10.75
B43445 | AE4130M10 | 20 | 2018-02-02 | C |  | 5 | 0 |  | 5 |  |  | 최용선 |  |  | 1078 | 5 |  | 1 |  |  | 55 | 1 |  |  | 양호 | 양호 | 양호 | 양호 | 양호 | 미정 |  |  | Y |  | 2018-02-03 03:10 | 2018-02-03 03:00 | 2018-02-03 06:26 | 2018-02-03 06:13 | 45 | 13 | 10 | 183 | 206 | AR-10.6
B43449 | AE4130M10 | 20 | 2018-02-03 | D |  | 6 | 0 |  | 6 |  |  | 송의섭 |  |  | 1088 | 6 |  | 2 |  |  | 55 | 2 |  |  | 양호 | 양호 | 양호 | 양호 | 양호 | 미정 |  |  | Y |  | 2018-02-03 07:06 | 2018-02-03 06:58 | 2018-02-03 10:30 | 2018-02-03 10:15 | 32 | 15 | 8 | 189 | 212
A43492 | AE5120M | 20 | 2018-02-03 | D |  | 7 | 0 |  | 7 |  |  | 송의섭 |  |  | 1086 | 7 |  | 3 | YES |  | 55 | 3 | YES |  | 양호 | 양호 | 양호 | 양호 | 양호 | 미정 |  |  | Y |  | 2018-02-03 11:25 | 2018-02-03 11:05 | 2018-02-03 15:00 | 2018-02-03 14:52 | 35 | 8 | 20 | 207 | 235
A43496 | AE5120M | 20 | 2018-02-03 | B |  | 8 | 0 |  | 8 |  |  | 윤석재 |  |  | 1093 | 8 |  | 1 | YES |  | 55 | 1 | YES | O | 양호 | 양호 | 양호 | 양호 | 양호 | 미정 |  |  | Y |  | 2018-02-03 15:54 | 2018-02-03 15:30 | 2018-02-03 19:15 | 2018-02-03 18:55 | 30 | 20 | 24 | 181 | 225 | AR-10 CN끝단깨짐 나팔관체크벨브교체
A43500 | AE5120HM | 20 | 2018-02-03 | B |  | 9 | 0 |  | 9 |  |  | 윤석재 |  |  | 1080 | 9 |  | 1 |  |  | 55 | 1 |  | O | 양호 | 양호 | 양호 | 양호 | 양호 | 미정 |  |  | Y |  | 2018-02-03 19:58 | 2018-02-03 19:50 | 2018-02-03 23:38 | 2018-02-03 22:54 | 35 | 44 | 8 | 176 | 228 | AR-9.8
A43504 | STB2 | 20 | 2018-02-03 | C |  | 10 | 0 |  | 10 |  |  | 윤호철 | 김웅철 |  | 1099 | 10 |  | 2 |  |  | 55 | 2 |  |  | 양호 | 양호 | 양호 | 양호 | 양호 | 미정 |  |  | Y |  | 2018-02-04 00:19 | 2018-02-04 00:04 | 2018-02-04 03:50 | 2018-02-04 03:26 | 26 | 24 | 15 | 188 | 226 | AR-9.4
B43469 | AE15B35C | 20 | 2018-02-03 | C |  | 11 | 0 |  | 11 |  |  | 윤호철 | 김웅철 |  | 1099 | 11 |  | 3 | YES |  | 55 | 3 | YES |  | 양호 | 양호 | 양호 | 양호 | 양호 | 미정 |  |  | Y |  | 2018-02-04 04:24 | 2018-02-04 04:08 | 2018-02-04 08:07 | 2018-02-04 07:48 | 18 | 19 | 16 | 204 | 239 | AR-9.75 C/N 끝단파손
B43473 | SM45CB | 20 | 2018-02-04 | A |  | 12 | 0 |  | 12 | [5 empty] | 1135 | 12 |  | 1 | NO |  | 55 | 1 | NO | O | 양호 | 양호 | 양호 | 양호 | 양호 | 미정 |  |  | Y |  | 2018-02-04 08:34 | 2018-02-04 08:22 | 2018-02-04 12:48 | 2018-02-04 12:22 | 15 | 26 | 12 | 229 | 266 | AR-9.25
C42087 | SM20CB | 20 | 2018-02-04 | A |  | 13 | 0 |  | 13 | [5 empty] | 1060 | 13 |  | 2 |  |  | 55 | 2 |  |  | 양호 | 양호 | 양호 | 양호 | 양호 | 미정 |  |  | Y |  | 2018-02-04 14:27 | 2018-02-04 13:25 | 2018-02-04 17:55 | 2018-02-04 17:43 | 37 | 12 | 62 | 196 | 270
C42091 | SM20CB | 20 | 2018-02-04 | B |  | 14 | 0 |  | 14 | YES |  | 남문희 |  |  | 1068 | 14 |  | 3 | YES |  | 55 | 3 | YES |  | 양호 | 양호 | 양호 | 양호 | 양호 | 미정 |  |  | Y |  | 2018-02-04 19:19 | 2018-02-04 19:15 | 2018-02-04 22:30 | 2018-02-04 22:04 | 80 | 26 | 5 | 165 | 195
C42095 | SM20C | 20 | 2018-02-04 | C |  | 15 | 0 | 외삽1 | 1 | [5 empty] | 1060 | 15 |  | 1 |  |  | 55 | 1 |  | O | 양호 | 양호 | 양호 | 양호 | 양호 | 미정 |  |  | Y |  | 2018-02-04 23:35 | 2018-02-04 23:20 | 2018-02-05 02:35 | 2018-02-05 02:21 | 50 | 14 | 15 | 167 | 195
C42099 | SCR440B1 | 20 | 2018-02-04 | C |  | 16 | 0 |  | 2 | [5 empty] | 1060 | 16 |  | 2 |  |  | 55 | 2 |  |  | 양호 | 양호 | 양호 | 양호 | 양호 | 미정 |  |  | Y |  | 2018-02-05 04:11 | 2018-02-05 04:05 | 2018-02-05 07:30 | 2018-02-05 07:22 | 90 | 8 | 6 | 191 | 205
C42103 | SCR440B1 | 20 | 2018-02-05 | A |  | 17 | 0 |  | 3 | [5 empty] | 1080 | 17 |  | 3 |  |  | 55 | 3 |  |  | 양호 | 양호 | 양호 | 양호 | 양호 | 미정 |  |  | Y |  | 2018-02-05 08:27 | 2018-02-05 08:20 | 2018-02-05 12:25 | 2018-02-05 12:05 | 50 | 20 | 7 | 217 | 245
C42107 | SCM440I | 20 | 2018-02-05 | A |  | 18 | 0 |  | 4 | [5 empty] | 1088 | 18 | YES | 4 | YES |  | 55 | 4 | YES |  | 양호 | 양호 | 양호 | 양호 | 양호 | 미정 |  |  | INGOT |  | 2018-02-05 13:36 | 2018-02-05 13:25 | 2018-02-05 16:30 | 2018-02-05 16:02 | 60 | 28 | 11 | 146 | 185
C42112 | SCM440I | 20 | 2018-02-05 | B |  | 19 | 0 |  | 5 |  |  | 윤석재 |  |  | 1078 | 1 |  | 1 |  |  | 55 | 1 |  | O | 양호 | 양호 | 양호 | 양호 | 양호 | 미정 |  |  | INGOT |  | 2018-02-05 20:11 | 2018-02-05 19:55 | 2018-02-05 22:50 | 2018-02-05 22:31 | 205 | 19 | 16 | 140 | 175
C42116 | SCM440HF | 20 | 2018-02-05 | D |  | 20 | 0 |  | 6 |  |  | 남태희 |  |  | 1101 | 2 |  | 2 |  |  | 55 | 2 |  |  | 양호 | 양호 | 양호 | 양호 | 양호 | 미정 |  |  | Y |  | 2018-02-06 00:56 | 2018-02-06 00:30 | 2018-02-06 04:10 | 2018-02-06 03:54 | 100 | 16 | 26 | 178 | 220
C42120 | SCM440HF | 20 | 2018-02-06 | D |  | 21 | 0 |  | 7 |  |  | 남태희 |  |  | 1101 | 3 |  | 3 | YES |  | 55 | 3 | YES |  | 양호 | 양호 | 양호 | 양호 | 양호 | 미정 |  |  | Y |  | 2018-02-06 06:00 | 2018-02-06 05:35 | 2018-02-06 09:20 | 2018-02-06 08:44 | 85 | 36 | 25 | 164 | 225
C42124 | SCM440HF | 20 | 2018-02-06 | A |  | 22 | 0 |  | 8 |  |  |  | 남태희 |  | 1082 | 4 |  | 1 |  |  | 55 | 1 |  | O | 양호 | 양호 | 양호 | 양호 | 양호 | 미정 |  |  | Y |  | 2018-02-06 10:28 | 2018-02-06 10:10 | 2018-02-06 13:20 | 2018-02-06 13:10 | 50 | 10 | 18 | 162 | 190
C42128 | SM45CI | 20 | 2018-02-06 | B |  | 23 | 0 |  | 9 |  |  | 윤석재 |  |  | 1077 | 5 |  | 2 |  |  | 55 | 2 |  |  | 양호 | 양호 | 양호 | 양호 | 양호 | 미정 |  |  | INGOT |  | 2018-02-06 16:05 | 2018-02-06 15:45 | 2018-02-06 17:05 | 2018-02-06 19:00 | 145 | -115 | 20 | 175 | 80 | 2연주중단으로 조괴장으로 작업병경하여 래들교체함 20호>11호
C42130 | DCK45M2 | 20 | 2018-02-06 | B |  | 24 | 0 |  | 10 |  |  | 윤석재 |  |  | 1081 | 5 |  | 2 |  |  | 55 | 2 |  |  | 양호 | 양호 | 양호 | 양호 | 양호 | 미정 |  |  | Y |  | 2018-02-06 19:29 | 2018-02-06 19:15 | 2018-02-06 23:45 | 2018-02-06 23:36 | 130 | 9 | 14 | 247 | 270
C42134 | DCK45M2 | 20 | 2018-02-06 | D |  | 25 | 0 |  | 11 | YES |  | 남태희 |  |  | 1101 | 6 |  | 3 |  |  | 55 | 3 |  |  | 양호 | 양호 | 양호 | 양호 | 양호 | 미정 |  |  | Y |  | 2018-02-07 01:08 | 2018-02-07 00:40 | 2018-02-07 04:30 | 2018-02-07 04:08 | 55 | 22 | 28 | 181 | 230
C42138 | DCK45M2 | 20 | 2018-02-06 | D |  | 26 | 0 | 외삽2 | 1 |  |  | 남태희 |  |  | 1101 | 7 |  | 4 | YES |  | 55 | 4 | YES |  | 양호 | 양호 | 양호 | 양호 | 양호 | 미정 |  |  | Y |  | 2018-02-07 05:49 | 2018-02-07 05:35 | 2018-02-07 09:20 | 2018-02-07 08:43 | 65 | 37 | 14 | 174 | 225
C42142 | SM45CB | 20 | 2018-02-07 | A |  | 27 | 0 |  | 2 | [5 empty] | 1076 | 8 |  | 1 |  |  | 55 | 1 |  |  | 양호 | 양호 | 양호 | 양호 | 양호 | 미정 |  |  | Y |  | 2018-02-07 11:15 | 2018-02-07 11:00 | 2018-02-07 14:45 | 2018-02-07 14:16 | 100 | 29 | 15 | 181 | 225
C42146 | SM45C | 20 | 2018-02-07 | C |  | 28 | 0 |  | 3 | [5 empty] | 1060 | 9 |  | 2 |  |  | 55 | 2 |  |  | 양호 | 양호 | 양호 | 양호 | 양호 | 미정 |  |  | Y |  | 2018-02-07 15:54 | 2018-02-07 15:40 | 2018-02-07 18:45 | 2018-02-07 18:38 | 55 | 7 | 14 | 164 | 185
C42149 | SM45C | 20 | 2018-02-07 | C |  | 29 | 0 |  | 4 | [5 empty] | 1060 | 10 |  | 3 |  |  | 55 | 13 |  | O | 양호 | 양호 | 양호 | 양호 | 양호 | 미정 |  |  | Y |  | 2018-02-07 19:15 | 2018-02-07 19:10 | 2018-02-07 22:30 | 2018-02-07 22:01 | 25 | 29 | 5 | 166 | 200 | 16호래들이 노즐에 슬러그막혀 순서 바뀌어서 먼저 투입됨
C42153 | SM45C | 20 | 2018-02-07 | D |  | 30 | 0 |  | 5 |  |  | 남태희 |  |  | 1101 | 11 |  | 4 | YES |  | 55 | 4 | YES |  | 양호 | 양호 | 양호 | 양호 | 양호 | 미정 |  |  | Y |  | 2018-02-07 23:41 | 2018-02-07 23:10 | 2018-02-08 02:35 | 2018-02-08 02:25 | 40 | 10 | 31 | 164 | 205
C42157 | SM48C | 20 | 2018-02-07 | D |  | 31 | 0 |  | 6 |  |  | 남태희 |  |  | 1101 | 12 |  | 1 |  |  | 55 | 1 |  |  | 양호 | 양호 | 양호 | 양호 | 양호 | 미정 |  |  | Y |  | 2018-02-08 03:55 | 2018-02-08 03:35 | 2018-02-08 07:40 | 2018-02-08 06:54 | 60 | 46 | 20 | 179 | 245
A43598 | 42CRMO4MS2 | 20 | 2018-02-08 | A |  | 32 | 0 |  | 7 |  |  |  | 장신일 |  | 1128 | 13 |  | 2 |  |  | 55 | 2 |  |  | 양호 | 양호 | 양호 | 양호 | 양호 | 미정 |  |  | Y |  | 2018-02-08 09:29 | 2018-02-08 09:06 | 2018-02-08 13:37 | 2018-02-08 12:59 | 86 | 38 | 23 | 210 | 271
A43603 | 42CRMO4MS | 20 | 2018-02-08 | C |  | 33 | 0 |  | 8 |  |  | 강상완 |  |  | 1091 | 14 |  | 3 | YES |  | 55 | 3 | YES |  | 양호 | 양호 | 양호 | 양호 | 양호 | 미정 |  |  | Y |  | 2018-02-08 14:29 | 2018-02-08 14:15 | 2018-02-08 17:48 | 2018-02-08 17:32 | 38 | 16 | 14 | 183 | 213 | AR-10.7
A43607 | 42CRMO4MS | 20 | 2018-02-08 | C |  | 34 | 0 |  | 9 |  |  | 윤호철 | 김웅철 |  | 1102 | 15 |  | 1 |  |  | 55 | 1 |  | O | 양호 | 양호 | 양호 | 양호 | 양호 | 미정 |  |  | Y |  | 2018-02-08 19:01 | 2018-02-08 18:45 | 2018-02-08 22:12 | 2018-02-08 21:55 | 57 | 17 | 16 | 174 | 207 | AR-11.3
A43611 | 42CRMO4MS | 20 | 2018-02-08 | D |  | 35 | 0 |  | 10 | YES |  | 장신일 |  |  | 1087 | 16 |  | 2 |  |  | 55 | 2 |  |  | 양호 | 양호 | 양호 | 양호 | 양호 | 미정 |  |  | Y |  | 2018-02-08 23:15 | 2018-02-08 22:57 | 2018-02-09 02:42 | 2018-02-09 02:20 | 45 | 22 | 18 | 185 | 225
A43615 | AE1055LS | 20 | 2018-02-08 | D |  | 36 | 0 | 외삽3 | 1 |  |  |  | 장신일 |  | 1088 | 17 | YES | 3 | YES |  | 55 | 3 | YES |  | 양호 | 양호 | 양호 | 양호 | 양호 | 미정 |  |  | Y |  | 2018-02-09 03:51 | 2018-02-09 03:33 | 2018-02-09 07:15 | 2018-02-09 06:54 | 51 | 21 | 18 | 183 | 222 | P/P 170828-03-216
B43583 | SCM440 | 20 | 2018-02-09 | B |  | 37 | 0 |  | 2 |  |  | 윤석재 |  |  | 1077 | 1 |  | 1 |  |  | 55 | 1 |  | O | 양호 | 양호 | 양호 | 양호 | 양호 | 미정 |  |  | Y |  | 2018-02-09 08:07 | 2018-02-09 08:00 | 2018-02-09 12:20 | 2018-02-09 11:47 | 45 | 33 | 7 | 220 | 260 | AR-10.7
B43587 | AE4140M12 | 20 | 2018-02-09 | B |  | 38 | 0 |  | 3 |  |  | 윤석재 |  |  | 1083 | 2 |  | 2 |  |  | 55 | 2 |  |  | 양호 | 양호 | 양호 | 양호 | 양호 | 미정 |  |  | Y |  | 2018-02-09 13:34 | 2018-02-09 13:18 | 2018-02-09 17:28 | 2018-02-09 17:15 | 58 | 13 | 16 | 221 | 250 | AR-10.35
B43591 | AE4140M12 | 20 | 2018-02-09 | C |  | 39 | 0 |  | 4 |  |  | 최용선 |  |  | 1088 | 3 |  | 3 |  |  | 55 | 3 |  |  | 양호 | 양호 | 양호 | 양호 | 양호 | 미정 |  |  | Y |  | 2018-02-09 19:26 | 2018-02-09 19:20 | 2018-02-09 23:12 | 2018-02-09 23:00 | 112 | 12 | 6 | 215 | 232 | AR-10.5
B43595 | SM45C | 20 | 2018-02-09 | D |  | 40 | 0 |  | 5 |  |  | 송의섭 |  |  | 1086 | 4 |  | 4 | YES |  | 55 | 4 | YES |  | 양호 | 양호 | 양호 | 양호 | 양호 | 미정 |  |  | Y |  | 2018-02-10 00:23 | 2018-02-10 00:05 | 2018-02-10 03:23 | 2018-02-10 03:06 | 53 | 17 | 18 | 164 | 198
B43599 | SM45C | 20 | 2018-02-09 | D |  | 41 | 0 |  | 6 |  |  | 송의섭 |  |  | 1087 | 5 |  | 1 |  |  | 55 | 1 |  | O | 양호 | 양호 | 양호 | 양호 | 양호 | 미정 |  |  | Y |  | 2018-02-10 04:09 | 2018-02-10 04:02 | 2018-02-10 07:45 | 2018-02-10 07:28 | 39 | 17 | 7 | 199 | 223
B43603 | SMN443H2 | 20 | 2018-02-10 | B |  | 42 | 0 |  | 7 |  |  |  | 우설식 |  | 1080 | 6 |  | 2 |  |  | 55 | 2 |  |  | 양호 | 양호 | 양호 | 양호 | 양호 | 미정 |  |  | Y |  | 2018-02-10 08:23 | 2018-02-10 08:00 | 2018-02-10 12:10 | 2018-02-10 11:57 | 15 | 13 | 23 | 214 | 250 | AR-10
B43607 | 46MNVS6 | 20 | 2018-02-10 | B |  | 43 | 0 |  | 8 | YES | 270 |  | 우설식 |  | 1082 | 7 |  | 3 |  |  | 55 | 3 |  |  | 양호 | 양호 | 양호 | 양호 | 양호 | 미정 |  |  | Y |  | 2018-02-10 12:59 | 2018-02-10 12:35 | 2018-02-10 13:15 | 2018-02-10 16:25 | 25 | -190 | 24 | 206 | 40 | AR-10.3 LF알곤미상승으로 21호 래들로 교체함, 설비이상 없음.
B43608 | 46MNVS6 | 20 | 2018-02-10 | C |  | 44 | 0 | 외삽4 | 1 |  |  |  | 우설식 |  | 1091 | 7 |  | 3 |  |  | 55 | 3 |  |  | 양호 | 양호 | 양호 | 양호 | 양호 | 미정 |  |  | Y |  | 2018-02-10 14:18 | 2018-02-10 13:58 | 2018-02-10 15:10 | 2018-02-10 17:24 | 43 | -134 | 20 | 186 | 72 | P/P 180106-10 [170] AR미상승으로 래들교체 (알곤라인 이상없음 바닦에 10톤가량 얼어있음)
B43610 | SNCM21 | 20 | 2018-02-10 | C |  | 45 | 0 |  | 2 |  |  | 최용선 |  |  | 1086 | 7 |  | 3 |  |  | 55 | 3 |  |  | 양호 | 양호 | 양호 | 양호 | 양호 | 미정 |  |  | Y |  | 2018-02-10 16:48 | 2018-02-10 16:45 | 2018-02-10 20:20 | 2018-02-10 20:02 | 95 | 18 | 3 | 194 | 215 | AR-9.4
B43614 | SNCM21 | 20 | 2018-02-10 | C |  | 46 | 0 |  | 3 |  |  | 최용선 |  |  | 1093 | 8 |  | 4 | YES |  | 55 | 4 | YES |  | 양호 | 양호 | 양호 | 양호 | 양호 | 미정 |  |  | Y |  | 2018-02-10 21:14 | 2018-02-10 20:57 | 2018-02-11 00:21 | 2018-02-11 00:09 | 37 | 12 | 17 | 174 | 204 | AR-9.7
B43618 | AE8620HT | 20 | 2018-02-10 | A |  | 47 | 0 |  | 4 | [5 empty] | 1139 | 9 |  | 1 | YES |  | 55 | 1 | YES |  | 양호 | 양호 | 양호 | 양호 | 양호 | 미정 |  |  | Y |  | 2018-02-11 01:17 | 2018-02-11 01:06 | 2018-02-11 04:22 | 2018-02-11 04:09 | 45 | 13 | 11 | 172 | 196 | AR-10.4 C/N 철피녹음
B43622 | KFMN443VS | 20 | 2018-02-10 | A |  | 48 | 0 |  | 5 | [5 empty] | 1140 | 10 |  | 1 |  |  | 55 | 1 |  | O | 양호 | 양호 | 양호 | 양호 | 양호 | 미정 |  |  | Y |  | 2018-02-11 05:28 | 2018-02-11 05:14 | 2018-02-11 08:50 | 2018-02-11 08:29 | 52 | 21 | 14 | 181 | 216 | AR-10.6
B43626 | KFMN443VS | 20 | 2018-02-11 | B |  | 49 | 0 |  | 6 |  |  | 우설식 |  |  | 1082 | 11 |  | 2 | YES |  | 55 | 2 | YES |  | 양호 | 양호 | 양호 | 양호 | 양호 | 미정 |  |  | Y |  | 2018-02-11 09:40 | 2018-02-11 09:18 | 2018-02-11 12:52 | 2018-02-11 12:29 | 28 | 23 | 22 | 169 | 214 | AR-9.8 CN철피녹음
B43630 | SCM440 | 20 | 2018-02-11 | B |  | 50 | 0 |  | 7 |  |  |  | 우설식 |  | 1088 | 12 |  | 1 |  |  | 55 | 1 |  | O | 양호 | 양호 | 양호 | 양호 | 양호 | 미정 |  |  | Y |  | 2018-02-11 13:51 | 2018-02-11 13:40 | 2018-02-11 17:25 | 2018-02-11 17:01 | 48 | 24 | 11 | 190 | 225
B43634 | SCM440HK | 20 | 2018-02-11 | C |  | 51 | 0 |  | 8 | YES |  | 최용선 |  |  | 1094 | 13 |  | 2 |  |  | 55 | 2 |  |  | 양호 | 양호 | 양호 | 양호 | 양호 | 미정 |  |  | Y |  | 2018-02-11 18:04 | 2018-02-11 17:43 | 2018-02-11 21:28 | 2018-02-11 21:14 | 18 | 14 | 21 | 190 | 225 | AR-10.7
B43638 | AE4140M10 | 20 | 2018-02-11 | A |  | 52 | 0 | 외삽4 | 1 |  |  | 강상완 |  |  | 1124 | 14 |  | 3 |  |  | 55 | 3 |  |  | 양호 | 양호 | 양호 | 양호 | 양호 | 미정 |  |  | Y |  | 2018-02-11 22:26 | 2018-02-11 22:08 | 2018-02-12 02:03 | 2018-02-12 01:34 | 40 | 29 | 18 | 188 | 235 | P.P 180106-01(182)
A43676 | SM45CB | 20 | 2018-02-11 | A |  | 53 | 0 |  | 2 | [5 empty] | 1136 | 15 |  | 4 | YES |  | 55 | 4 | YES |  | 양호 | 양호 | 양호 | 양호 | 양호 | 미정 |  |  | Y |  | 2018-02-12 04:05 | 2018-02-12 03:48 | 2018-02-12 06:55 | 2018-02-12 06:37 | 105 | 18 | 17 | 152 | 187 | AR-10.1
B43644 | AE5130M | 20 | 2018-02-12 | B |  | 54 | 0 |  | 3 |  |  |  | 우설식 |  | 1087 | 16 |  | 1 |  |  | 55 | 1 |  |  | 양호 | 양호 | 양호 | 양호 | 양호 | 미정 |  |  | Y |  | 2018-02-12 09:05 | 2018-02-12 08:50 | 2018-02-12 12:20 | 2018-02-12 11:59 | 115 | 21 | 15 | 174 | 210 | AR-10
B43648 | AE5130M | 20 | 2018-02-12 | B |  | 55 | 0 |  | 4 |  |  |  | 우설식 |  | 1097 | 17 |  | 2 |  |  | 55 | 2 |  |  | 양호 | 양호 | 양호 | 양호 | 양호 | 미정 |  |  | Y |  | 2018-02-12 13:25 | 2018-02-12 13:15 | 2018-02-12 16:35 | 2018-02-12 16:20 | 55 | 15 | 10 | 175 | 200
B43652 | AE5130M | 20 | 2018-02-12 | D |  | 56 | 0 |  | 5 |  |  | 송의섭 |  |  | 1085 | 18 |  | 3 |  |  | 55 | 3 |  |  | 양호 | 양호 | 양호 | 양호 | 양호 | 미정 |  |  | Y |  | 2018-02-12 17:34 | 2018-02-12 17:18 | 2018-02-12 20:42 | 2018-02-12 20:24 | 43 | 18 | 16 | 171 | 204
B43656 | 46MNVS6 | 20 | 2018-02-12 | D |  | 57 | 0 |  | 6 |  |  | 송의섭 |  |  | 1086 | 19 | YES | 4 | YES |  | 55 | 4 | YES |  | 양호 | 양호 | 양호 | 양호 | 양호 | 미정 |  |  | Y |  | 2018-02-12 21:23 | 2018-02-12 21:06 | 2018-02-13 01:07 | 2018-02-13 00:35 | 24 | 32 | 17 | 192 | 241
A43696 | AE1055MS | 20 | 2018-02-12 | A |  | 58 | 0 |  | 7 |  |  | 강상완 | 우설식 |  | 1120 | 1 |  | 1 |  |  | 55 | 1 |  |  | 양호 | 양호 | 양호 | 양호 | 양호 | 미정 |  |  | N | 2 | 2018-02-13 02:22 | 2018-02-13 02:00 | 2018-02-13 05:40 | 2018-02-13 05:22 | 53 | 18 | 23 | 180 | 220 | AR-10.3
A43700 | AE1050M2 | 20 | 2018-02-13 | B |  | 59 | 0 |  | 8 | YES | 150 | 우설식 |  |  | 1082 | 2 |  | 2 |  |  | 55 | 2 |  |  | 양호 | 양호 | 양호 | 양호 | 양호 | 미정 |  |  | Y |  | 2018-02-13 06:27 | 2018-02-13 06:10 | 2018-02-13 10:25 | 2018-02-13 10:08 | 30 | 17 | 17 | 221 | 255 | AR-9.7
A43704 | SMN455M1 | 20 | 2018-02-13 | B |  | 60 | 0 | 외삽5 | 1 |  |  | 윤석재 |  |  | 1068 | 3 |  | 3 |  |  | 55 | 3 |  |  | 양호 | 양호 | 양호 | 양호 | 양호 | 미정 |  |  | Y | 0 | 2018-02-13 11:06 | 2018-02-13 11:00 | 2018-02-13 14:50 | 2018-02-13 14:28 | 35 | 22 | 6 | 203 | 230 | P/P180104-01 (226)
A43708 | G-AE1055LST | 20 | 2018-02-13 | D |  | 61 | 0 |  | 2 |  |  | 송의섭 |  |  | 1088 | 4 |  | 4 | YES |  | 55 | 4 | YES |  | 양호 | 양호 | 양호 | 양호 | 양호 | 미정 |  |  | Y |  | 2018-02-13 15:09 | 2018-02-13 15:02 | 2018-02-13 18:40 | 2018-02-13 19:02 | 12 | -22 | 7 | 233 | 218
B43677 | AE4130M6 | 20 | 2018-02-13 | D |  | 62 | 0 |  | 3 |  |  | 송의섭 |  |  | 1086 | 5 |  | 1 |  |  | 55 | 1 |  |  | 양호 | 양호 | 양호 | 양호 | 양호 | 미정 |  |  | Y |  | 2018-02-13 20:40 | 2018-02-13 20:35 | 2018-02-14 00:22 | 2018-02-13 23:47 | 115 | 35 | 5 | 187 | 227
B43681 | 30MNB5M | 20 | 2018-02-13 | A |  | 63 | 0 |  | 4 | [5 empty] | 1122 | 6 |  | 2 |  |  | 55 | 2 |  |  | 양호 | 양호 | 양호 | 양호 | 양호 | 미정 |  |  | N | 3 | 2018-02-14 01:10 | 2018-02-14 00:55 | 2018-02-14 05:55 | 2018-02-14 05:25 | 33 | 30 | 15 | 255 | 300 | AR-9.7
B43686 | 30MNB5M | 20 | 2018-02-14 | C |  | 64 | 0 |  | 5 |  |  | 최용선 | 윤호철 |  | 1064 | 7 |  | 3 |  |  | 55 | 3 |  |  | 양호 | 양호 | 양호 | 양호 | 양호 | 미정 |  |  | Y |  | 2018-02-14 06:36 | 2018-02-14 06:20 | 2018-02-14 11:05 | 2018-02-14 10:47 | 25 | 18 | 16 | 251 | 285 | AR10.0
B43691 | AE1548 | 20 | 2018-02-14 | C |  | 65 | 0 |  | 6 |  |  | 최용선 | 윤호철 |  | 1081 | 8 |  | 4 | YES |  | 55 | 4 | YES |  | 양호 | 양호 | 양호 | 양호 | 양호 | 미정 |  |  | Y |  | 2018-02-14 12:21 | 2018-02-14 12:00 | 2018-02-14 16:25 | 2018-02-14 16:12 | 55 | 13 | 21 | 231 | 265 | AR-9.85
B43695 | AE1548 | 20 | 2018-02-14 | D |  | 66 | 0 |  | 7 |  |  | 송의섭 |  |  | 1086 | 9 |  | 1 |  |  | 55 | 1 |  |  | 양호 | 양호 | 양호 | 양호 | 양호 | 미정 |  |  | Y |  | 2018-02-14 16:59 | 2018-02-14 16:53 | 2018-02-14 21:17 | 2018-02-14 20:30 | 28 | 47 | 6 | 211 | 264
B43701 | AE1548 | 20 | 2018-02-14 | A |  | 67 | 0 | 외삽6 | 1 |  |  | 송의섭 |  |  | 1129 | 10 |  | 2 | YES |  | 55 | 2 | YES |  | 양호 | 양호 | 양호 | 양호 | 양호 | 미정 |  |  | Y |  | 2018-02-14 23:14 | 2018-02-14 22:49 | 2018-02-15 02:28 | 2018-02-15 02:00 | 92 | 28 | 25 | 166 | 219 | P/P 171207-06(170), C/B 철피 녹음
B43705 | AE1548 | 20 | 2018-02-14 | A |  | 68 | 0 |  | 2 |  |  | 강상완 |  |  | 1138 | 11 |  | 1 |  |  | 55 | 1 |  | O | 양호 | 양호 | 양호 | 양호 | 양호 | 미정 |  |  | Y |  | 2018-02-15 03:35 | 2018-02-15 03:10 | 2018-02-15 07:05 | 2018-02-15 06:47 | 42 | 18 | 25 | 193 | 235 | AR-10.3
B43709 | AE1548 | 20 | 2018-02-15 | C |  | 69 | 0 |  | 3 |  |  | 최용선 | 윤호철 |  | 1064 | 12 |  | 2 | YES |  | 55 | 2 | YES |  | 양호 | 양호 | 양호 | 양호 | 양호 | 미정 |  |  | Y |  | 2018-02-15 08:00 | 2018-02-15 07:55 | 2018-02-15 11:25 | 2018-02-15 11:11 | 50 | 14 | 5 | 191 | 210 | AR9.5
B43713 | SM45C | 20 | 2018-02-15 | C |  | 70 | 0 |  | 4 |  |  | 최용선 | 윤호철 |  | 1059 | 13 |  | 1 |  |  | 55 | 1 |  | O | 양호 | 양호 | 양호 | 양호 | 양호 | 미정 |  |  | Y |  | 2018-02-15 12:16 | 2018-02-15 11:50 | 2018-02-15 16:16 | 2018-02-15 15:55 | 25 | 21 | 26 | 219 | 266 | AR10.5
B43717 | SM45C | 20 | 2018-02-15 | D |  | 71 | 0 |  | 5 |  |  | 강상완 |  |  | 1124 | 14 |  | 2 |  |  | 55 | 2 |  |  | 양호 | 양호 | 양호 | 양호 | 양호 | 미정 |  |  | Y |  | 2018-02-15 16:49 | 2018-02-15 16:30 | 2018-02-15 20:22 | 2018-02-15 20:04 | 14 | 18 | 19 | 195 | 232 | AR-10.4
B43721 | SM45C | 20 | 2018-02-15 | D |  | 72 | 0 |  | 6 | [5 empty] | 1138 | 15 |  | 3 |  |  | 55 | 3 |  |  | 양호 | 양호 | 양호 | 양호 | 양호 | 미정 |  |  | Y |  | 2018-02-15 20:49 | 2018-02-15 20:32 | 2018-02-16 01:06 | 2018-02-16 00:19 | 10 | 47 | 17 | 210 | 274 | AR-10.0
B43727 | SUP9DM | 20 | 2018-02-15 | A |  | 73 | 0 |  | 7 |  |  |  | 강상완 |  | 1125 | 16 |  | 4 | YES |  | 55 | 4 | YES |  | 양호 | 양호 | 양호 | 양호 | 양호 | 미정 |  |  | Y |  | 2018-02-16 03:01 | 2018-02-16 03:00 | 2018-02-16 06:40 | 2018-02-16 06:23 | 114 | 17 | 1 | 202 | 220
B43730 | SM45CB | 20 | 2018-02-18 | C |  | 74 | 0 |  | 8 |  |  | 강상완 |  |  | 1030 | 17 |  | 1 |  |  | 55 | 1 |  |  | 양호 | 양호 | 양호 | 양호 | 양호 | 미정 |  |  | Y |  | 2018-02-18 12:41 | 2018-02-18 12:30 | 2018-02-18 16:50 | 2018-02-18 16:38 | 3230 | 12 | 11 | 237 | 260
B43734 | SM45CB | 20 | 2018-02-18 | D |  | 75 | 0 |  | 9 |  |  | 남태희 |  |  | 1087 | 18 |  | 2 |  |  | 55 | 2 |  |  | 양호 | 양호 | 양호 | 양호 | 양호 | 미정 |  |  | Y |  | 2018-02-18 17:28 | 2018-02-18 17:20 | 2018-02-18 20:56 | 2018-02-18 20:49 | 30 | 7 | 8 | 200 | 216
B43738 | SM45CB | 20 | 2018-02-18 | D |  | 76 | 0 |  | 10 | YES | 150 | 장신일 | 남태희 |  | 1088 | 19 | YES | 3 | YES |  | 55 | 3 | YES |  | 양호 | 양호 | 양호 | 양호 | 양호 | 미정 |  |  | Y |  | 2018-02-18 21:32 | 2018-02-18 21:15 | 2018-02-19 01:15 | 2018-02-19 01:06 | 19 | 9 | 17 | 214 | 240
B43743 | SM45C | 20 | 2018-02-18 | A |  | 77 | 0 | 외삽6 | 1 |  |  | 강상완 |  |  | 1134 | 1 |  | 1 |  |  | 55 | 1 |  | O | 양호 | 양호 | 양호 | 양호 | 양호 | 미정 |  |  | Y |  | 2018-02-19 03:18 | 2018-02-19 02:56 | 2018-02-19 06:50 | 2018-02-19 06:43 | 101 | 7 | 22 | 205 | 234 | P.P 180106-04(170)
C42292 | SCR420H1V | 20 | 2018-02-19 | C |  | 78 | 0 |  | 2 | [5 empty] | 1060 | 2 |  | 2 |  |  | 55 | 2 |  |  | 양호 | 양호 | 양호 | 양호 | 양호 | 미정 |  |  | Y |  | 2018-02-19 10:34 | 2018-02-19 10:20 | 2018-02-19 14:15 | 2018-02-19 13:47 | 210 | 28 | 14 | 192 | 235
C42296 | SCR420H1V | 20 | 2018-02-19 | D |  | 79 | 0 |  | 3 |  |  | 남태희 |  |  | 1101 | 3 |  | 3 |  |  | 55 | 3 |  |  | 양호 | 양호 | 양호 | 양호 | 양호 | 미정 |  |  | Y |  | 2018-02-19 15:30 | 2018-02-19 15:15 | 2018-02-19 18:35 | 2018-02-19 18:03 | 60 | 32 | 15 | 153 | 200
C42300 | SNCM21 | 20 | 2018-02-19 | D |  | 80 | 0 |  | 4 |  |  | 남태희 |  |  | 1101 | 4 |  | 4 | YES |  | 55 | 4 | YES |  | 양호 | 양호 | 양호 | 양호 | 양호 | 미정 |  |  | Y |  | 2018-02-19 19:53 | 2018-02-19 19:40 | 2018-02-19 23:40 | 2018-02-19 23:19 | 65 | 21 | 13 | 206 | 240
C42304 | AE8620HT | 20 | 2018-02-19 | B |  | 81 | 0 |  | 5 |  |  | 남문희 | 윤석재 |  | 1079 | 5 |  | 1 |  |  | 55 | 1 |  |  | 양호 | 양호 | 양호 | 양호 | 양호 | 미정 |  |  | Y |  | 2018-02-20 00:41 | 2018-02-20 00:30 | 2018-02-20 03:50 | 2018-02-20 03:38 | 50 | 12 | 11 | 176 | 200
C42308 | S43BCH | 20 | 2018-02-19 | B |  | 82 | 0 |  | 6 |  |  | 남문희 | 윤석재 |  | 1090 | 6 |  | 2 |  |  | 55 | 2 |  |  | 양호 | 양호 | 양호 | 양호 | 양호 | 미정 |  |  | Y |  | 2018-02-20 05:42 | 2018-02-20 05:35 | 2018-02-20 09:20 | 2018-02-20 08:56 | 105 | 24 | 7 | 194 | 225
C42312 | S43BCH | 20 | 2018-02-20 | C |  | 83 | 0 |  | 7 | [5 empty] | 1060 | 7 |  | 3 | YES |  | 55 | 3 | YES |  | 양호 | 양호 | 양호 | 양호 | 양호 | 미정 |  |  | Y |  | 2018-02-20 10:40 | 2018-02-20 10:20 | 2018-02-20 14:15 | 2018-02-20 13:42 | 60 | 33 | 20 | 182 | 235
C42316 | S43BCH2 | 20 | 2018-02-20 | D |  | 84 | 0 |  | 8 |  |  | 남태희 |  |  | 1101 | 8 |  | 1 |  |  | 55 | 1 |  | O | 양호 | 양호 | 양호 | 양호 | 양호 | 미정 |  |  | Y |  | 2018-02-20 15:23 | 2018-02-20 15:00 | 2018-02-20 18:25 | 2018-02-20 18:11 | 45 | 14 | 23 | 169 | 205 | 대보수 처리함 영구장
A43921 | 16MNCR5H | 20 | 2018-02-26 | C | LADLE 대보수 첫회 | 1 | 0 | 내삽 | 1 | [5 empty] | 876 | 1 |  | 1 |  |  | 55 | 1 |  |  | 양호 | 양호 | 양호 | 양호 | 양호 | 미정 |  |  | Y |  | 2018-02-26 22:20 | 2018-02-26 22:05 | 2018-02-27 02:10 | 2018-02-27 01:55 | 8860 | 15 | 15 | 215 | 245 | P/P 170923-08 | 7 | 2018-02-26 11:30 | 2018-02-26 19:30 | 480 | 450 | 10 | 5 | 2018-02-26 19:40 | 2018-02-26 22:05 | 145 | 876 |  |  |  | 15
A43925 | SMNB440HK | 20 | 2018-02-26 | C |  | 2 | 0 |  | 2 |  |  | 윤호철 | 김웅철 |  | 1105 | 2 |  | 2 |  |  | 55 | 2 |  |  | 양호 | 양호 | 양호 | 양호 | 양호 | 미정 |  |  | Y |  | 2018-02-27 03:12 | 2018-02-27 02:52 | 2018-02-27 06:45 | 2018-02-27 06:32 | 42 | 13 | 20 | 200 | 233 | AR-10.2
A43929 | STB2 | 20 | 2018-02-27 | D |  | 3 | 0 |  | 3 |  |  |  | 장신일 |  | 1086 | 3 |  | 3 |  |  | 55 | 3 |  |  | 양호 | 양호 | 양호 | 양호 | 양호 | 미정 |  |  | Y |  | 2018-02-27 07:14 | 2018-02-27 06:58 | 2018-02-27 10:35 | 2018-02-27 10:17 | 13 | 18 | 16 | 183 | 217
A43933 | STB2 | 20 | 2018-02-27 | D |  | 4 | 0 |  | 4 |  |  | 장신일 |  |  | 1086 | 4 |  | 4 | YES |  | 55 | 4 | YES |  | 양호 | 양호 | 양호 | 양호 | 양호 | 미정 |  |  | Y |  | 2018-02-27 11:39 | 2018-02-27 11:06 | 2018-02-27 15:10 | 2018-02-27 14:41 | 31 | 29 | 33 | 182 | 244
A43937 | STB2 | 20 | 2018-02-27 | B |  | 5 | 0 |  | 5 |  |  | 윤석재 |  |  | 1078 | 5 |  | 1 |  |  | 55 | 1 |  | O | 양호 | 양호 | 양호 | 양호 | 양호 | 미정 |  |  | Y |  | 2018-02-27 15:56 | 2018-02-27 15:40 | 2018-02-27 19:25 | 2018-02-27 19:07 | 30 | 18 | 16 | 192 | 225 | AR-10.55
A43941 | STB2 | 20 | 2018-02-27 | B |  | 6 | 0 |  | 6 |  |  | 윤석재 |  |  | 1080 | 6 |  | 2 |  |  | 55 | 2 |  |  | 양호 | 양호 | 양호 | 양호 | 양호 | 미정 |  |  | Y |  | 2018-02-27 20:21 | 2018-02-27 20:05 | 2018-02-28 00:25 | 2018-02-27 23:37 | 40 | 48 | 16 | 196 | 260 | AR-10.25
A43945 | FPA-SCR420HB2 | 20 | 2018-02-27 | C |  | 7 | 0 |  | 7 |  |  | 윤호철 | 김웅철 |  | 1091 | 7 |  | 3 |  |  | 55 | 3 |  |  | 양호 | 양호 | 양호 | 양호 | 양호 | 미정 |  |  | Y |  | 2018-02-28 00:49 | 2018-02-28 00:38 | 2018-02-28 04:00 | 2018-02-28 03:45 | 13 | 15 | 11 | 176 | 202 | AR-10.9
A43949 | SCR420HB2 | 20 | 2018-02-27 | C |  | 8 | 0 |  | 8 |  |  | 윤호철 | 김웅철 |  | 1105 | 8 |  | 4 | YES |  | 55 | 4 | YES |  | 양호 | 양호 | 양호 | 양호 | 양호 | 미정 |  |  | Y |  | 2018-02-28 04:35 | 2018-02-28 04:20 | 2018-02-28 07:47 | 2018-02-28 07:30 | 20 | 17 | 15 | 175 | 207 | AR-10.4
A43953 | SCR420HB2 | 20 | 2018-02-28 | A |  | 9 | 0 |  | 9 |  |  | 강상완 |  |  | 1142 | 9 |  | 1 |  |  | 55 | 1 |  |  | 양호 | 양호 | 양호 | 양호 | 양호 | 미정 |  |  | Y |  | 2018-02-28 08:30 | 2018-02-28 08:18 | 2018-02-28 12:06 | 2018-02-28 11:23 | 31 | 43 | 12 | 173 | 228 | AR-9.8
A43957 | SCR420HQ | 20 | 2018-02-28 | A |  | 10 | 0 |  | 10 |  |  | 강상완 |  |  | 1133 | 10 |  | 2 | YES |  | 55 | 2 | YES |  | 양호 | 양호 | 양호 | 양호 | 양호 | 미정 |  |  | Y |  | 2018-02-28 13:25 | 2018-02-28 12:58 | 2018-02-28 16:33 | 2018-02-28 16:04 | 52 | 29 | 27 | 158 | 215 | AR-9.8
A43961 | SCR420HQ | 20 | 2018-02-28 | B |  | 11 | 0 |  | 11 |  |  | 윤석재 |  |  | 1086 | 11 |  | 1 |  |  | 55 | 1 |  | O | 양호 | 양호 | 양호 | 양호 | 양호 | 미정 |  |  | Y |  | 2018-02-28 17:57 | 2018-02-28 17:23 | 2018-02-28 20:53 | 2018-02-28 20:26 | 50 | 27 | 34 | 149 | 210 | AR-10.1
A43965 | STB2 | 20 | 2018-02-28 | C |  | 12 | 0 |  | 12 |  |  | 윤석재 |  |  | 1090 | 12 |  | 2 |  |  | 55 | 2 |  |  | 양호 | 양호 | 양호 | 양호 | 양호 | 미정 |  |  | Y |  | 2018-02-28 22:06 | 2018-02-28 21:50 | 2018-03-01 02:10 | 2018-03-01 01:22 | 57 | 48 | 16 | 196 | 260
A43969 | STB2 | 20 | 2018-02-28 | C |  | 13 | 0 |  | 13 |  |  | 김웅철 | 윤호철 |  | 1080 | 13 |  | 3 | YES |  | 55 | 3 | YES |  | 양호 | 양호 | 양호 | 양호 | 양호 | 미정 |  |  | Y |  | 2018-03-01 03:00 | 2018-03-01 02:35 | 2018-03-01 05:57 | 2018-03-01 05:42 | 25 | 15 | 25 | 162 | 202 | AR-9.5 C/N 철피찢어짐
A43973 | STB2 | 20 | 2018-03-01 | A |  | 14 | 0 |  | 14 |  |  | 강상완 | 김웅철 |  | 1128 | 14 |  | 1 |  |  | 55 | 1 |  | O | 양호 | 양호 | 양호 | 양호 | 양호 | 미정 |  |  | Y |  | 2018-03-01 07:00 | 2018-03-01 06:38 | 2018-03-01 10:38 | 2018-03-01 10:15 | 41 | 23 | 22 | 195 | 240 | AR-9.4
A43977 | AE15B38M | 20 | 2018-03-01 | A |  | 15 | 0 |  | 15 | YES | 150 |  |  |  | 1130 | 15 |  | 2 |  |  | 55 | 2 |  |  | 양호 | 양호 | 양호 | 양호 | 양호 | 미정 |  |  | Y |  | 2018-03-01 11:37 | 2018-03-01 11:07 | 2018-03-01 15:35 | 2018-03-01 15:04 | 29 | 31 | 30 | 207 | 268 | AR-9.7
A43981 | AE15B38M | 20 | 2018-03-01 | B |  | 16 | 0 | 외삽1 | 1 |  |  | 윤석재 |  |  | 1078 | 16 |  | 3 |  |  | 55 | 3 |  |  | 양호 | 양호 | 양호 | 양호 | 양호 | 미정 |  |  | Y |  | 2018-03-01 16:13 | 2018-03-01 15:50 | 2018-03-01 20:07 | 2018-03-01 19:27 | 15 | 40 | 23 | 195 | 257 | AR-10.7
A43985 | AE15B38M | 20 | 2018-03-01 | B |  | 17 | 0 |  | 2 |  |  | 윤석재 |  |  | 1082 | 17 | YES | 4 | YES |  | 55 | 4 | YES |  | 양호 | 양호 | 양호 | 양호 | 양호 | 미정 |  |  | Y |  | 2018-03-01 21:08 | 2018-03-01 20:45 | 2018-03-02 00:03 | 2018-03-01 23:52 | 38 | 11 | 23 | 164 | 198 | AR-10.6
A43989 | AE15B38M | 20 | 2018-03-01 | D |  | 18 | 0 |  | 3 |  |  | 장신일 |  |  | 1086 | 1 |  | 1 |  |  | 55 | 1 |  |  | 양호 | 양호 | 양호 | 양호 | 양호 | 미정 |  |  | Y |  | 2018-03-02 01:15 | 2018-03-02 00:50 | 2018-03-02 04:40 | 2018-03-02 04:09 | 47 | 31 | 25 | 173 | 230
A43993 | BP-SCM415HS | 20 | 2018-03-01 | D |  | 19 | 0 |  | 4 |  |  | 장신일 |  |  | 1088 | 2 |  | 2 |  |  | 55 | 2 |  |  | 양호 | 양호 | 양호 | 양호 | 양호 | 미정 |  |  | Y |  | 2018-03-02 05:18 | 2018-03-02 05:08 | 2018-03-02 08:36 | 2018-03-02 08:11 | 28 | 25 | 10 | 174 | 208
A43997 | BP-SCM415HS | 20 | 2018-03-02 | A |  | 20 | 0 |  | 5 |  |  | 강상완 |  |  | 1138 | 3 |  | 3 | YES |  | 55 | 3 | YES |  | 양호 | 양호 | 양호 | 양호 | 양호 | 미정 |  |  | Y |  | 2018-03-02 09:17 | 2018-03-02 09:00 | 2018-03-02 12:10 | 2018-03-02 11:55 | 24 | 15 | 17 | 158 | 190 | AR-9.7 C/N 오버플러워 발생으로 하부교체
A44001 | STB2 | 20 | 2018-03-02 | A |  | 21 | 0 |  | 6 |  |  | 강상완 |  |  | 1133 | 4 |  | 1 |  |  | 55 | 1 |  | O | 양호 | 양호 | 양호 | 양호 | 양호 | 미정 |  |  | Y |  | 2018-03-02 13:15 | 2018-03-02 13:07 | 2018-03-02 16:50 | 2018-03-02 16:41 | 57 | 9 | 8 | 206 | 223 | AR-8.7
A44005 | STB2 | 20 | 2018-03-02 | B |  | 22 | 0 |  | 7 |  |  |  | 윤석재 |  | 1081 | 5 |  | 2 |  |  | 55 | 2 |  |  | 양호 | 양호 | 양호 | 양호 | 양호 | 미정 |  |  | Y |  | 2018-03-02 18:03 | 2018-03-02 17:50 | 2018-03-02 21:20 | 2018-03-02 21:00 | 60 | 20 | 13 | 178 | 210 | AR-9.7
A44009 | STB2 | 20 | 2018-03-02 | D |  | 23 | 0 |  | 8 |  |  | 윤석재 |  |  | 1086 | 6 |  | 3 |  |  | 55 | 3 |  |  | 양호 | 양호 | 양호 | 양호 | 양호 | 미정 |  |  | Y |  | 2018-03-02 22:24 | 2018-03-02 22:10 | 2018-03-03 01:58 | 2018-03-03 01:19 | 50 | 39 | 14 | 174 | 228
A44013 | SCM420HB | 20 | 2018-03-02 | D |  | 24 | 0 |  | 9 | YES |  | 장신일 |  |  | 1086 | 7 |  | 4 | YES |  | 55 | 4 | YES |  | 양호 | 양호 | 양호 | 양호 | 양호 | 미정 |  |  | Y |  | 2018-03-03 02:56 | 2018-03-03 02:40 | 2018-03-03 06:20 | 2018-03-03 05:58 | 42 | 22 | 16 | 181 | 220
C42536 | SM50CM | 20 | 2018-03-03 | A |  | 25 | 0 | 외삽2 | 1 |  |  | 강상완 | 송의섭 |  | 1088 | 8 |  | 1 |  |  | 55 | 1 |  | O | 양호 | 양호 | 양호 | 양호 | 양호 | 미정 |  |  | Y |  | 2018-03-03 13:07 | 2018-03-03 13:00 | 2018-03-03 16:50 | 2018-03-03 16:18 | 400 | 32 | 7 | 191 | 230 | P/P 171212-03 [174]
C42540 | AE6150M | 20 | 2018-03-03 | C |  | 26 | 0 |  | 2 | [5 empty] | 1060 | 9 |  | 2 |  |  | 55 | 2 |  |  | 양호 | 양호 | 양호 | 양호 | 양호 | 미정 |  |  | Y |  | 2018-03-03 18:01 | 2018-03-03 17:50 | 2018-03-03 21:35 | 2018-03-03 21:01 | 60 | 34 | 11 | 180 | 225
C42544 | SCM440HF | 20 | 2018-03-03 | D |  | 27 | 0 |  | 3 | [5 empty] | 1101 | 10 |  | 3 |  |  | 55 | 3 |  |  | 양호 | 양호 | 양호 | 양호 | 양호 | 미정 |  |  | Y |  | 2018-03-03 22:54 | 2018-03-03 22:30 | 2018-03-04 02:15 | 2018-03-04 01:53 | 55 | 22 | 24 | 179 | 225
C42548 | SCM440HF | 20 | 2018-03-03 | D |  | 28 | 0 |  | 4 |  |  | 남태희 |  |  | 1101 | 11 |  | 4 | YES |  | 55 | 4 | YES |  | 양호 | 양호 | 양호 | 양호 | 양호 | 미정 |  |  | Y |  | 2018-03-04 03:39 | 2018-03-04 03:20 | 2018-03-04 07:00 | 2018-03-04 06:20 | 65 | 40 | 19 | 162 | 220
C42552 | SCM440HF | 20 | 2018-03-04 | A |  | 29 | 0 |  | 5 | [5 empty] | 1088 | 12 |  | 1 |  |  | 55 | 1 |  |  | 양호 | 양호 | 양호 | 양호 | 양호 | 미정 |  |  | Y |  | 2018-03-04 08:00 | 2018-03-04 07:45 | 2018-03-04 11:11 | 2018-03-04 10:40 | 45 | 31 | 15 | 160 | 206
C42555 | SCM440HF | 20 | 2018-03-04 | A |  | 30 | 0 |  | 6 | [5 empty] | 1088 | 13 |  | 2 |  |  | 55 | 2 |  |  | 양호 | 양호 | 양호 | 양호 | 양호 | 미정 |  |  | Y |  | 2018-03-04 12:07 | 2018-03-04 12:00 | 2018-03-04 15:30 | 2018-03-04 15:10 | 49 | 20 | 7 | 184 | 210
C42559 | SM20CB | 20 | 2018-03-04 | C |  | 31 | 0 |  | 7 | [5 empty] | 1060 | 14 |  | 3 |  |  | 55 | 3 |  |  | 양호 | 양호 | 양호 | 양호 | 양호 | 미정 |  |  | Y |  | 2018-03-04 16:45 | 2018-03-04 16:35 | 2018-03-04 20:00 | 2018-03-04 19:46 | 65 | 14 | 10 | 180 | 205
C42563 | SM20C | 20 | 2018-03-04 | C |  | 32 | 0 |  | 8 | [5 empty] | 1060 | 15 |  | 4 | YES |  | 55 | 4 | YES |  | 양호 | 양호 | 양호 | 양호 | 양호 | 미정 |  |  | Y |  | 2018-03-04 21:16 | 2018-03-04 21:00 | 2018-03-05 00:20 | 2018-03-04 23:59 | 60 | 21 | 16 | 164 | 200
C42567 | SM20C-JY | 20 | 2018-03-04 | D |  | 33 | 0 |  | 9 |  |  | 남태희 |  |  | 1101 | 16 |  | 1 |  |  | 55 | 1 |  |  | 양호 | 양호 | 양호 | 양호 | 양호 | 미정 |  |  | Y |  | 2018-03-05 01:36 | 2018-03-05 01:15 | 2018-03-05 04:25 | 2018-03-05 04:15 | 55 | 10 | 21 | 159 | 190
C42571 | SCR415HA | 20 | 2018-03-05 | B |  | 34 | 0 |  | 10 |  |  | 남태희 |  |  | 1098 | 17 |  | 2 |  |  | 55 | 2 |  |  | 양호 | 양호 | 양호 | 양호 | 양호 | 미정 |  |  | Y |  | 2018-03-05 06:46 | 2018-03-05 06:35 | 2018-03-05 10:05 | 2018-03-05 09:40 | 130 | 25 | 11 | 174 | 210
C42575 | AE1050M2 | 20 | 2018-03-05 | B |  | 35 | 0 |  | 11 |  |  | 남문희 |  |  | 1091 | 18 | YES | 3 | YES |  | 55 | 3 | YES |  | 양호 | 양호 | 양호 | 양호 | 양호 | 미정 |  |  | Y |  | 2018-03-05 12:25 | 2018-03-05 12:15 | 2018-03-05 16:00 | 2018-03-05 15:32 | 130 | 27 | 10 | 187 | 225
C42579 | AE1050M2 | 20 | 2018-03-05 | C |  | 36 | 0 |  | 12 | YES |  |  | 윤석재 |  | 1060 | 1 |  | 1 |  |  | 55 | 1 |  | O | 양호 | 양호 | 양호 | 양호 | 양호 | 미정 |  |  | Y |  | 2018-03-05 17:23 | 2018-03-05 17:00 | 2018-03-05 21:00 | 2018-03-05 20:55 | 60 | 5 | 23 | 212 | 240
C42583 | AE1050M2 | 20 | 2018-03-05 | D |  | 37 | 0 |  | 1 |  |  |  | 윤석재 |  | 1060 | 2 |  | 2 |  |  | 55 | 2 |  |  | 양호 | 양호 | 양호 | 양호 | 양호 | 미정 |  |  | Y |  | 2018-03-05 22:13 | 2018-03-05 21:50 | 2018-03-06 01:25 | 2018-03-06 01:13 | 50 | 12 | 23 | 179 | 215 | P/P교체, 6-26-179, 잔존:300mm
C42587 | AE1050M2 | 20 | 2018-03-05 | D |  | 38 | 0 |  | 2 |  |  | 남태희 |  |  | 1101 | 3 |  | 3 |  |  | 55 | 3 |  |  | 양호 | 양호 | 양호 | 양호 | 양호 | 미정 |  |  | Y |  | 2018-03-06 02:44 | 2018-03-06 02:20 | 2018-03-06 06:00 | 2018-03-06 05:30 | 55 | 30 | 24 | 166 | 220
C42594 | SCM415M1 | 20 | 2018-03-07 | B |  | 39 | 0 |  | 3 |  |  | 남문희 |  |  | 1093 | 4 |  | 1 |  |  | 65 | 1 |  | O | 양호 | 양호 | 양호 | 양호 | 양호 | 미정 |  |  | INGOT |  | 2018-03-07 09:53 | 2018-03-07 09:45 | 2018-03-07 13:05 | 2018-03-07 12:48 | 1665 | 17 | 8 | 175 | 200
C42598 | SM45CB | 20 | 2018-03-07 | C |  | 40 | 0 |  | 4 |  |  |  | 남문희 |  | 1060 | 5 |  | 2 | YES |  | 65 | 2 | YES |  | 양호 | 양호 | 양호 | 양호 | 양호 | 미정 |  |  | Y |  | 2018-03-07 14:52 | 2018-03-07 14:45 | 2018-03-07 18:35 | 2018-03-07 18:23 | 100 | 12 | 7 | 211 | 230
C42602 | SM45CB | 20 | 2018-03-07 | C |  | 41 | 0 |  | 5 | [5 empty] | 1060 | 6 |  | 1 |  |  | 55 | 1 |  | O | 양호 | 양호 | 양호 | 양호 | 양호 | 미정 |  |  | Y |  | 2018-03-07 19:21 | 2018-03-07 19:20 | 2018-03-07 22:40 | 2018-03-07 22:32 | 45 | 8 | 1 | 191 | 200
C42606 | SM48C | 20 | 2018-03-07 | A |  | 42 | 0 |  | 6 | [5 empty] | 1077 | 7 |  | 2 |  |  | 55 | 2 |  |  | 양호 | 양호 | 양호 | 양호 | 양호 | 미정 |  |  | Y |  | 2018-03-07 23:18 | 2018-03-07 23:13 | 2018-03-08 02:50 | 2018-03-08 02:36 | 33 | 14 | 5 | 198 | 217
C42610 | SWRCH45 | 20 | 2018-03-07 | A |  | 43 | 0 |  | 7 | [5 empty] | 1077 | 8 |  | 3 | YES |  | 55 | 3 | YES |  | 양호 | 양호 | 양호 | 양호 | 양호 | 미정 |  |  | Y |  | 2018-03-08 03:48 | 2018-03-08 03:40 | 2018-03-08 06:50 | 2018-03-08 06:35 | 50 | 15 | 8 | 168 | 190
C42614 | KFMN425VM | 20 | 2018-03-08 | B |  | 44 | 0 |  | 8 |  |  |  | 남문희 |  | 1073 | 9 |  | 1 |  |  | 55 | 1 |  | O | 양호 | 양호 | 양호 | 양호 | 양호 | 미정 |  |  | Y |  | 2018-03-08 08:29 | 2018-03-08 08:20 | 2018-03-08 12:00 | 2018-03-08 11:20 | 90 | 40 | 9 | 171 | 220
C42618 | KFMN425VM | 20 | 2018-03-08 | B |  | 45 | 0 |  | 9 |  |  |  | 남문희 |  | 1065 | 10 |  | 2 |  |  | 55 | 2 |  |  | 양호 | 양호 | 양호 | 양호 | 양호 | 미정 |  |  | Y |  | 2018-03-08 12:57 | 2018-03-08 12:45 | 2018-03-08 16:15 | 2018-03-08 15:46 | 45 | 29 | 12 | 169 | 210
C42622 | SM45C | 20 | 2018-03-08 | D |  | 46 | 0 |  | 10 |  |  | 남태희 |  |  | 1101 | 11 |  | 3 |  |  | 55 | 3 |  |  | 양호 | 양호 | 양호 | 양호 | 양호 | 미정 |  |  | Y |  | 2018-03-08 17:25 | 2018-03-08 17:10 | 2018-03-08 20:25 | 2018-03-08 20:05 | 55 | 20 | 15 | 160 | 195
C42626 | SM45C | 20 | 2018-03-08 | D |  | 47 | 0 |  | 11 |  |  | 남태희 |  |  | 1101 | 12 |  | 4 | YES |  | 55 | 4 | YES |  | 양호 | 양호 | 양호 | 양호 | 양호 | 미정 |  |  | Y |  | 2018-03-08 21:45 | 2018-03-08 21:20 | 2018-03-09 01:00 | 2018-03-09 00:17 | 55 | 43 | 25 | 152 | 220
C42630 | SM45C | 20 | 2018-03-08 | A |  | 48 | 0 |  | 12 |  |  | 남태희 |  |  | 1076 | 13 |  | 1 |  |  | 55 | 1 |  |  | 양호 | 양호 | 양호 | 양호 | 양호 | 미정 |  |  | Y |  | 2018-03-09 01:50 | 2018-03-09 01:30 | 2018-03-09 05:00 | 2018-03-09 04:25 | 30 | 35 | 20 | 155 | 210 | 11 12 1 시 수직 침식 * 9-12단 48 회 중보수
B44326 | AE4137HMA | 20 | 2018-03-19 | B | LADLE 중보수 첫회 | 49 | 1 |  | 1 |  |  | 최용선 |  | F7FDF2A0C969495E8AF73BA6F02B987F | 1100 | 1 |  | 1 |  |  | 55 | 1 |  | O | 양호 | 양호 | 양호 | 양호 | 양호 | 미정 |  |  | Y |  | 2018-03-19 20:54 | 2018-03-19 20:35 | 2018-03-20 05:23 | 2018-03-20 05:11 | 15335 | 12 | 19 | 497 | 528 | P/P 180106-04 (206) | [10 empty] | 1100 | 208 | 220 | 227
B44332 | AE4137HMA | 20 | 2018-03-20 | A |  | 50 | 2 |  | 2 |  |  | 최용선 |  |  | 1131 | 2 |  | 2 |  |  | 55 | 2 |  |  | 양호 | 양호 | 양호 | 양호 | 양호 | 미정 |  |  | Y |  | 2018-03-20 06:17 | 2018-03-20 06:03 | 2018-03-20 09:50 | 2018-03-20 09:14 | 40 | 36 | 14 | 177 | 227
B44336 | AE4137HMA | 20 | 2018-03-20 | A |  | 51 | 3 |  | 3 | [5 empty] | 1132 | 3 |  | 3 | YES |  | 55 | 3 | YES |  | 양호 | 양호 | 양호 | 양호 | 양호 | 미정 |  |  | Y |  | 2018-03-20 10:31 | 2018-03-20 10:22 | 2018-03-20 13:50 | 2018-03-20 13:18 | 32 | 32 | 9 | 167 | 208 | AR-9.7
B44340 | 38MNS6 | 20 | 2018-03-20 | B |  | 52 | 4 |  | 4 |  |  |  | 우설식 |  | 1088 | 4 |  | 1 |  |  | 55 | 1 |  | O | 양호 | 양호 | 양호 | 양호 | 양호 | 미정 |  |  | Y |  | 2018-03-20 14:54 | 2018-03-20 14:47 | 2018-03-20 18:00 | 2018-03-20 17:43 | 57 | 17 | 7 | 169 | 193 | AR-10.6
B44344 | AE1548 | 20 | 2018-03-20 | B |  | 53 | 5 |  | 5 |  |  | 우설식 | 윤석재 |  | 1079 | 5 |  | 2 |  |  | 55 | 2 |  |  | 양호 | 양호 | 양호 | 양호 | 양호 | 미정 |  |  | Y |  | 2018-03-20 18:52 | 2018-03-20 18:30 | 2018-03-20 22:18 | 2018-03-20 21:58 | 30 | 20 | 22 | 186 | 228 | AR-10.25
B44348 | AE1548 | 20 | 2018-03-20 | C |  | 54 | 6 |  | 6 |  |  |  | 최용선 |  | 1092 | 6 |  | 3 |  |  | 55 | 3 |  |  | 양호 | 양호 | 양호 | 양호 | 양호 | 미정 |  |  | Y |  | 2018-03-20 23:18 | 2018-03-20 23:10 | 2018-03-21 02:45 | 2018-03-21 02:23 | 52 | 22 | 8 | 185 | 215 | AR-10.1
B44352 | AE1548 | 20 | 2018-03-20 | C |  | 55 | 7 |  | 7 |  |  |  | 최용선 |  | 1087 | 7 |  | 4 | YES |  | 55 | 4 | YES |  | 양호 | 양호 | 양호 | 양호 | 양호 | 미정 |  |  | Y |  | 2018-03-21 03:24 | 2018-03-21 03:05 | 2018-03-21 07:00 | 2018-03-21 06:44 | 20 | 16 | 19 | 200 | 235 | AR-9.7
B44356 | SCM415M2 | 20 | 2018-03-21 | A |  | 56 | 8 |  | 8 |  |  |  | 김민곤 |  | 1090 | 8 |  | 1 |  |  | 55 | 1 |  |  | 양호 | 양호 | 양호 | 양호 | 양호 | 미정 |  |  | INGOT |  | 2018-03-21 07:57 | 2018-03-21 07:45 | 2018-03-21 11:08 | 2018-03-21 10:37 | 45 | 31 | 12 | 160 | 203 | AR-9.7
A44384 | STB2D | 20 | 2018-03-21 | A |  | 57 | 9 |  | 9 |  |  |  | 김웅철 |  | 1098 | 9 |  | 2 |  |  | 55 | 2 |  |  | 양호 | 양호 | 양호 | 양호 | 양호 | 미정 |  |  | Y |  | 2018-03-21 11:40 | 2018-03-21 11:13 | 2018-03-21 14:57 | 2018-03-21 14:33 | 5 | 24 | 27 | 172 | 224 | AR-10.35
A44388 | STB2D | 20 | 2018-03-21 | B |  | 58 | 10 |  | 10 |  |  | 우설식 |  |  | 1087 | 10 |  | 3 |  |  | 55 | 3 |  |  | 양호 | 양호 | 양호 | 양호 | 양호 | 미정 |  |  | Y |  | 2018-03-21 15:57 | 2018-03-21 15:45 | 2018-03-21 19:50 | 2018-03-21 18:52 | 48 | 58 | 12 | 175 | 245 | AR-10.3
A44392 | SCM420HON | 20 | 2018-03-21 | B |  | 59 | 11 |  | 11 |  |  | 우설식 |  |  | 1083 | 11 |  | 4 | YES |  | 55 | 4 | YES |  | 양호 | 양호 | 양호 | 양호 | 양호 | 미정 |  |  | Y |  | 2018-03-21 20:44 | 2018-03-21 20:30 | 2018-03-22 00:25 | 2018-03-21 23:42 | 40 | 43 | 14 | 178 | 235 | AR-10.3
B44373 | SCM420HON | 20 | 2018-03-21 | D |  | 60 | 12 |  | 12 |  |  | 장신일 | 우설식 |  | 1086 | 12 |  | 1 |  |  | 55 | 1 |  |  | 양호 | 양호 | 양호 | 양호 | 양호 | 미정 |  |  | Y |  | 2018-03-22 01:46 | 2018-03-22 01:35 | 2018-03-22 05:10 | 2018-03-22 04:42 | 70 | 28 | 11 | 176 | 215
B44377 | SM45C | 20 | 2018-03-21 | D |  | 61 | 13 |  | 13 |  |  | 장신일 | 우설식 |  | 1088 | 13 |  | 2 |  |  | 55 | 2 |  |  | 양호 | 양호 | 양호 | 양호 | 양호 | 미정 |  |  | Y |  | 2018-03-22 05:43 | 2018-03-22 05:23 | 2018-03-22 09:00 | 2018-03-22 08:44 | 13 | 16 | 20 | 181 | 217
B44381 | SM45C | 20 | 2018-03-22 | A |  | 62 | 14 |  | 14 | [5 empty] | 1134 | 14 |  | 3 |  |  | 55 | 3 |  |  | 양호 | 양호 | 양호 | 양호 | 양호 | 미정 |  |  | Y |  | 2018-03-22 09:41 | 2018-03-22 09:28 | 2018-03-22 13:04 | 2018-03-22 12:36 | 28 | 28 | 13 | 175 | 216 | AR-9.9
B44385 | SM45C | 20 | 2018-03-22 | A |  | 63 | 15 | 외삽2 | 1 |  |  | 강상완 | 김민곤 |  | 1116 | 15 |  | 4 | YES |  | 55 | 4 | YES |  | 양호 | 양호 | 양호 | 양호 | 양호 | 미정 |  |  | Y |  | 2018-03-22 13:43 | 2018-03-22 13:27 | 2018-03-22 16:57 | 2018-03-22 16:36 | 23 | 21 | 16 | 174 | 210 | PP열간보수
A44410 | AE1055LS | 20 | 2018-03-22 | B |  | 64 | 16 |  | 2 |  |  | 우설식 | 윤석재 |  | 1085 | 16 |  | 1 |  |  | 55 | 1 |  |  | 양호 | 양호 | 양호 | 양호 | 양호 | 미정 |  |  | Y |  | 2018-03-22 17:48 | 2018-03-22 17:16 | 2018-03-22 21:22 | 2018-03-22 20:57 | 19 | 25 | 32 | 189 | 246 | AR-10.4
A44414 | AE1055LS | 20 | 2018-03-22 | D |  | 65 | 17 |  | 3 |  |  | 윤석재 | 우설식 |  | 1086 | 17 |  | 2 |  |  | 55 | 2 |  |  | 양호 | 양호 | 양호 | 양호 | 양호 | 미정 |  |  | Y |  | 2018-03-22 22:13 | 2018-03-22 21:51 | 2018-03-23 01:15 | 2018-03-23 01:02 | 29 | 13 | 22 | 169 | 204
A44418 | AE1055LS | 20 | 2018-03-22 | D |  | 66 | 18 |  | 4 |  |  | 장신일 |  |  | 1088 | 18 |  | 3 |  |  | 55 | 3 |  |  | 양호 | 양호 | 양호 | 양호 | 양호 | 미정 |  |  | Y |  | 2018-03-23 02:31 | 2018-03-23 02:12 | 2018-03-23 05:32 | 2018-03-23 05:23 | 57 | 9 | 19 | 172 | 200
A44422 | SP-AE1055LS | 20 | 2018-03-23 | A |  | 67 | 19 |  | 5 |  |  | 장신일 |  |  | 1122 | 19 | YES | 4 | YES |  | 55 | 4 | YES |  | 양호 | 양호 | 양호 | 양호 | 양호 | 미정 |  |  | Y |  | 2018-03-23 06:48 | 2018-03-23 06:22 | 2018-03-23 10:04 | 2018-03-23 09:27 | 50 | 37 | 26 | 159 | 222
A44426 | SP-AE1055LS | 20 | 2018-03-23 | A |  | 68 | 20 |  | 6 |  |  | 강상완 | 김민곤 |  | 1114 | 1 |  | 1 |  |  | 55 | 1 |  |  | 양호 | 양호 | 양호 | 양호 | 양호 | 미정 |  |  | Y |  | 2018-03-23 11:27 | 2018-03-23 10:58 | 2018-03-23 15:30 | 2018-03-23 14:55 | 54 | 35 | 29 | 208 | 272 | AR-10.2
B44409 | SM45CS | 20 | 2018-03-23 | C |  | 69 | 21 |  | 7 | YES |  | 최용선 |  |  | 1093 | 2 |  | 2 |  |  | 55 | 2 |  |  | 양호 | 양호 | 양호 | 양호 | 양호 | 미정 |  |  | Y |  | 2018-03-23 17:16 | 2018-03-23 17:05 | 2018-03-23 21:15 | 2018-03-23 20:52 | 95 | 23 | 11 | 216 | 250 | AR-10.4
B44414 | SM45CS | 20 | 2018-03-23 | A |  | 70 | 22 |  | 1 |  |  | 송의섭 |  |  | 1078 | 3 |  | 3 |  |  | 55 | 3 |  |  | 양호 | 양호 | 양호 | 양호 | 양호 | 미정 |  |  | Y |  | 2018-03-23 22:30 | 2018-03-23 22:23 | 2018-03-24 01:30 | 2018-03-24 01:19 | 68 | 11 | 7 | 169 | 187
B44418 | SFMN438VM2 | 20 | 2018-03-23 | D |  | 71 | 23 |  | 2 |  |  | 송의섭 |  |  | 1086 | 4 |  | 4 | YES |  | 55 | 4 | YES |  | 양호 | 양호 | 양호 | 양호 | 양호 | 미정 |  |  | Y |  | 2018-03-24 02:23 | 2018-03-24 02:10 | 2018-03-24 05:58 | 2018-03-24 05:37 | 40 | 21 | 13 | 194 | 228
B44422 | SFMN438VM2 | 20 | 2018-03-24 | A |  | 72 | 24 |  | 3 |  |  | 강상완 |  |  | 1122 | 5 |  | 1 |  |  | 55 | 1 |  |  | 양호 | 양호 | 양호 | 양호 | 양호 | 미정 |  |  | Y |  | 2018-03-24 06:37 | 2018-03-24 06:08 | 2018-03-24 10:31 | 2018-03-24 09:43 | 10 | 48 | 29 | 186 | 263 | AR-10.7
B44426 | AE4137HMA | 20 | 2018-03-24 | A |  | 73 | 25 |  | 4 | [5 empty] | 1094 | 6 |  | 2 |  |  | 55 | 2 |  |  | 양호 | 양호 | 양호 | 양호 | 양호 | 미정 |  |  | Y |  | 2018-03-24 11:22 | 2018-03-24 11:12 | 2018-03-24 14:40 | 2018-03-24 14:18 | 41 | 22 | 10 | 176 | 208 | AR-10.4
B44430 | AE4137HMA | 20 | 2018-03-24 | C |  | 74 | 26 |  | 5 |  |  | 최용선 |  |  | 1085 | 7 |  | 3 |  |  | 55 | 3 |  |  | 양호 | 양호 | 양호 | 양호 | 양호 | 미정 |  |  | Y |  | 2018-03-24 15:32 | 2018-03-24 15:20 | 2018-03-24 19:05 | 2018-03-24 18:42 | 40 | 23 | 12 | 189 | 225 | AR-10.8
B44434 | AE4137HMA | 20 | 2018-03-24 | C |  | 75 | 27 |  | 6 |  |  | 최용선 |  |  | 1099 | 8 |  | 4 | YES |  | 55 | 4 | YES |  | 양호 | 양호 | 양호 | 양호 | 양호 | 미정 |  |  | Y |  | 2018-03-24 19:44 | 2018-03-24 19:30 | 2018-03-24 23:20 | 2018-03-24 22:47 | 25 | 33 | 14 | 183 | 230 | AR-10.8
B44438 | SM45CRM | 20 | 2018-03-24 | D |  | 76 | 28 |  | 7 | YES |  | 송의섭 |  |  | 1087 | 9 |  | 1 | YES |  | 55 | 1 | YES |  | 양호 | 양호 | 양호 | 양호 | 양호 | 미정 |  |  | Y |  | 2018-03-24 23:57 | 2018-03-24 23:45 | 2018-03-25 03:37 | 2018-03-25 03:14 | 25 | 23 | 12 | 197 | 232 | CN끊어짐
B44442 | AE5120HF | 20 | 2018-03-24 | D |  | 77 | 29 | 외삽4 | 1 |  |  | 송의섭 |  |  | 1087 | 10 |  | 2 |  |  | 55 | 2 |  |  | 양호 | 양호 | 양호 | 양호 | 양호 | 미정 |  |  | Y |  | 2018-03-25 04:25 | 2018-03-25 04:12 | 2018-03-25 07:45 | 2018-03-25 07:26 | 35 | 19 | 13 | 181 | 213
B44446 | AE4130M10 | 20 | 2018-03-25 | B |  | 78 | 30 |  | 2 | [5 empty] | 1086 | 11 |  | 1 |  |  | 55 | 1 |  | O | 양호 | 양호 | 양호 | 양호 | 양호 | 미정 |  |  | Y |  | 2018-03-25 08:39 | 2018-03-25 08:15 | 2018-03-25 12:30 | 2018-03-25 12:11 | 30 | 19 | 24 | 211 | 255 | AR-10.45 9단3시방향 과침식으로 대보수처리함
C41358 | S43BCH | 21 | 2018-01-01 | D |  | 66 | 0 |  | 7 |  |  | 남태희 |  |  | 1100 | 6 |  | 2 | YES |  | 55 | 2 | YES |  | 양호 | 양호 | 양호 | 양호 | 양호 | 미정 |  |  | Y |  | 2018-01-01 06:12 | 2018-01-01 05:55 | 2018-01-01 09:32 | 2018-01-01 09:14 | 125 | 18 | 17 | 182 | 217 | CN 철피녹음
C41362 | S43BCH | 21 | 2018-01-01 | B |  | 67 | 0 |  | 8 |  |  | 남문희 | 장신일 |  | 1089 | 7 |  | 1 |  |  | 55 | 1 |  | O | 양호 | 양호 | 양호 | 양호 | 양호 | 미정 |  |  | Y |  | 2018-01-01 10:26 | 2018-01-01 10:16 | 2018-01-01 14:00 | 2018-01-01 13:39 | 44 | 22 | 10 | 192 | 224
C41366 | S43BCH2 | 21 | 2018-01-01 | C |  | 68 | 0 |  | 9 | YES |  |  | 김웅철 |  | 1060 | 8 |  | 2 |  |  | 55 | 2 |  |  | 양호 | 양호 | 양호 | 양호 | 양호 | 미정 |  |  | Y |  | 2018-01-01 14:40 | 2018-01-01 14:20 | 2018-01-01 18:20 | 2018-01-01 18:03 | 20 | 17 | 20 | 203 | 240
C41370 | SUP9DM | 21 | 2018-01-01 | C |  | 69 | 0 |  | 1 |  |  |  | 김웅철 |  | 1060 | 9 |  | 3 |  |  | 55 | 3 |  |  | 양호 | 양호 | 양호 | 양호 | 양호 | 미정 |  |  | Y |  | 2018-01-01 19:32 | 2018-01-01 19:25 | 2018-01-01 23:00 | 2018-01-01 22:35 | 65 | 25 | 7 | 183 | 215 | P/P교체, 171028-03-220, 잔존:150mm
C41374 | SUP9DM | 21 | 2018-01-01 | A |  | 70 | 0 |  | 2 | [5 empty] | 1094 | 10 |  | 4 | YES |  | 55 | 4 | YES |  | 양호 | 양호 | 양호 | 양호 | 양호 | 미정 |  |  | Y |  | 2018-01-01 23:54 | 2018-01-01 23:45 | 2018-01-02 03:15 | 2018-01-02 02:47 | 45 | 28 | 9 | 173 | 210
C41378 | SUP9DM | 21 | 2018-01-01 | A |  | 71 | 0 |  | 3 | [5 empty] | 1054 | 11 |  | 1 |  |  | 55 | 1 |  |  | 양호 | 양호 | 양호 | 양호 | 양호 | 미정 |  |  | Y |  | 2018-01-02 04:09 | 2018-01-02 04:00 | 2018-01-02 07:20 | 2018-01-02 07:05 | 45 | 15 | 9 | 176 | 200
C41382 | SUP9DM | 21 | 2018-01-02 | B |  | 72 | 0 |  | 4 |  |  | 남문희 |  |  | 1067 | 12 |  | 2 |  |  | 55 | 2 |  |  | 양호 | 양호 | 양호 | 양호 | 양호 | 미정 |  |  | Y |  | 2018-01-02 08:31 | 2018-01-02 08:25 | 2018-01-02 11:50 | 2018-01-02 11:20 | 65 | 30 | 6 | 168 | 205
C41386 | SUP9DM | 21 | 2018-01-02 | B |  | 73 | 0 |  | 5 |  |  | 남문희 |  |  | 1075 | 13 |  | 3 |  |  | 55 | 3 |  |  | 양호 | 양호 | 양호 | 양호 | 양호 | 미정 |  |  | Y |  | 2018-01-02 12:54 | 2018-01-02 12:35 | 2018-01-02 15:55 | 2018-01-02 15:35 | 45 | 20 | 19 | 161 | 200
C41390 | SUP9DM | 21 | 2018-01-02 | C |  | 74 | 0 |  | 6 |  |  | 윤호철 | 김웅철 |  | 1091 | 14 |  | 4 | YES |  | 55 | 4 | YES |  | 양호 | 양호 | 양호 | 양호 | 양호 | 미정 |  |  | Y |  | 2018-01-02 17:01 | 2018-01-02 16:50 | 2018-01-02 20:15 | 2018-01-02 19:59 | 55 | 16 | 11 | 178 | 205
C41394 | SUP9DM | 21 | 2018-01-02 | C |  | 75 | 0 |  | 7 | YES | 140 | 윤호철 | 김웅철 |  | 1090 | 15 |  | 1 | YES |  | 55 | 1 | YES |  | 양호 | 양호 | 양호 | 양호 | 양호 | 미정 |  |  | Y |  | 2018-01-02 21:24 | 2018-01-02 21:10 | 2018-01-03 04:00 | 2018-01-03 03:39 | 55 | 21 | 14 | 376 | 410 | PP 교체 171121--13--221
C41399 | 18CRNIMO7HI | 21 | 2018-01-02 | A |  | 76 | 0 |  | 1 | [5 empty] | 1024 | 16 |  | 1 |  |  | 65 | 1 |  | O | 양호 | 양호 | 양호 | 양호 | 양호 | 미정 |  |  | INGOT |  | 2018-01-03 05:09 | 2018-01-03 04:50 | 2018-01-03 08:20 | 2018-01-03 08:03 | 50 | 17 | 19 | 174 | 210
C41403 | SCM440 | 21 | 2018-01-03 | B |  | 77 | 0 |  | 2 |  |  | 남문희 |  |  | 1070 | 17 | YES | 2 | NO |  | 65 | 2 | YES |  | 양호 | 양호 | 양호 | 양호 | 양호 | 미정 |  |  | Y |  | 2018-01-03 10:11 | 2018-01-03 09:55 | 2018-01-03 13:35 | 2018-01-03 13:12 | 95 | 23 | 16 | 182 | 220
C41407 | SM43C | 21 | 2018-01-03 | D |  | 78 | 0 |  | 3 |  |  | 남문희 |  |  | 1095 | 1 |  | 1 |  |  | 55 | 1 |  | O | 양호 | 양호 | 양호 | 양호 | 양호 | 미정 |  |  | Y |  | 2018-01-03 14:55 | 2018-01-03 14:45 | 2018-01-03 18:10 | 2018-01-03 17:33 | 70 | 37 | 10 | 159 | 205 | W/B잔존215
C41411 | SM43C | 21 | 2018-01-03 | D |  | 79 | 0 |  | 4 |  |  | 남태희 |  |  | 1102 | 2 |  | 2 |  |  | 55 | 2 |  |  | 양호 | 양호 | 양호 | 양호 | 양호 | 미정 |  |  | Y |  | 2018-01-03 19:25 | 2018-01-03 19:10 | 2018-01-03 22:05 | 2018-01-03 21:57 | 60 | 8 | 15 | 152 | 175
C41415 | SM45CB | 21 | 2018-01-03 | A |  | 80 | 0 |  | 5 |  |  |  | 남태희 |  | 1094 | 3 |  | 3 |  |  | 55 | 3 |  |  | 양호 | 양호 | 양호 | 양호 | 양호 | 미정 |  |  | Y |  | 2018-01-03 23:47 | 2018-01-03 23:30 | 2018-01-04 03:00 | 2018-01-04 02:31 | 85 | 29 | 17 | 164 | 210
C41419 | SM45C | 21 | 2018-01-03 | A |  | 81 | 0 |  | 6 |  |  | 남태희 |  |  | 1086 | 4 |  | 4 | YES |  | 55 | 4 | YES |  | 양호 | 양호 | 양호 | 양호 | 양호 | 미정 |  |  | Y |  | 2018-01-04 04:02 | 2018-01-04 03:50 | 2018-01-04 07:20 | 2018-01-04 06:52 | 50 | 28 | 12 | 171 | 210
C41423 | SM45C | 21 | 2018-01-04 | B |  | 82 | 0 |  | 7 |  |  | 남문희 |  |  | 1063 | 5 |  | 1 |  |  | 55 | 1 |  |  | 양호 | 양호 | 양호 | 양호 | 양호 | 미정 |  |  | Y |  | 2018-01-04 08:25 | 2018-01-04 08:10 | 2018-01-04 11:35 | 2018-01-04 11:16 | 50 | 19 | 15 | 171 | 205
C41427 | AE1141M | 21 | 2018-01-04 | B |  | 83 | 0 |  | 8 |  |  | 남문희 |  |  | 1073 | 6 |  | 2 |  |  | 55 | 2 |  |  | 양호 | 양호 | 양호 | 양호 | 양호 | 미정 |  |  | Y |  | 2018-01-04 13:16 | 2018-01-04 13:00 | 2018-01-04 16:50 | 2018-01-04 16:46 | 85 | 4 | 16 | 210 | 230
C41431 | SCR420H1V | 21 | 2018-01-04 | D |  | 84 | 0 |  | 9 |  |  | 남태희 |  |  | 1102 | 7 |  | 3 |  |  | 55 | 3 |  |  | 양호 | 양호 | 양호 | 양호 | 양호 | 미정 |  |  | Y |  | 2018-01-04 18:19 | 2018-01-04 18:05 | 2018-01-04 21:40 | 2018-01-04 21:17 | 75 | 23 | 14 | 178 | 215
C41435 | SCR420H1V | 21 | 2018-01-04 | A |  | 85 | 0 |  | 10 | [5 empty] | 1100 | 8 |  | 4 | YES |  | 55 | 4 | YES |  | 양호 | 양호 | 양호 | 양호 | 양호 | 미정 |  |  | Y |  | 2018-01-04 22:53 | 2018-01-04 22:45 | 2018-01-05 02:00 | 2018-01-05 01:39 | 65 | 21 | 8 | 166 | 195
C41439 | SCR420H1V | 21 | 2018-01-04 | A |  | 86 | 0 |  | 11 | [5 empty] | 1070 | 9 |  | 1 |  |  | 55 | 1 |  |  | 양호 | 양호 | 양호 | 양호 | 양호 | 미정 |  |  | Y |  | 2018-01-05 03:12 | 2018-01-05 03:00 | 2018-01-05 06:15 | 2018-01-05 05:59 | 60 | 16 | 12 | 167 | 195 | 과침식으로 대보수 처리함
B43115 | AE4137HMA | 21 | 2018-01-17 | B | LADLE 대보수 첫회 | 1 | 0 | 외삽3 | 1 |  |  | 우설식 |  |  | 1065 | 1 |  | 1 |  |  | 55 | 1 |  |  | 양호 | 양호 | 양호 | 양호 | 양호 | 미정 |  |  | Y |  | 2018-01-17 17:01 | 2018-01-17 16:50 | 2018-01-17 20:25 | 2018-01-17 19:55 | 17915 | 30 | 11 | 173 | 215 |  | 8 | 2018-01-16 20:30 | 2018-01-17 15:00 | 1110 | 987 | 30 | 5 | 2018-01-17 15:30 | 2018-01-17 16:50 | 80 | 1065 | 217 | 268 | 312 | 11
B43118 | AE4137HMA | 21 | 2018-01-17 | B |  | 2 | 0 |  | 2 |  |  | 우설식 | 윤석재 |  | 1083 | 2 |  | 2 |  |  | 55 | 2 |  |  | 양호 | 양호 | 양호 | 양호 | 양호 | 미정 |  |  | Y |  | 2018-01-17 20:47 | 2018-01-17 20:40 | 2018-01-17 23:52 | 2018-01-17 23:38 | 15 | 14 | 7 | 171 | 192 | AR-10.55
B43122 | SM45C | 21 | 2018-01-17 | D |  | 3 | 0 |  | 3 |  |  | 송의섭 |  |  | 1086 | 3 |  | 3 |  |  | 55 | 3 |  |  | 양호 | 양호 | 양호 | 양호 | 양호 | 미정 |  |  | Y |  | 2018-01-18 00:50 | 2018-01-18 00:38 | 2018-01-18 04:32 | 2018-01-18 04:08 | 46 | 24 | 12 | 198 | 234
A43136 | SF40CVM | 21 | 2018-01-17 | D |  | 4 | 0 |  | 4 |  |  | 송의섭 |  |  | 1087 | 4 |  | 4 | YES |  | 55 | 4 | YES |  | 양호 | 양호 | 양호 | 양호 | 양호 | 미정 |  |  | Y |  | 2018-01-18 04:50 | 2018-01-18 04:40 | 2018-01-18 08:58 | 2018-01-18 07:44 | 8 | 74 | 10 | 174 | 258
B43132 | SUM32F | 21 | 2018-01-18 | A |  | 5 | 0 |  | 5 | [5 empty] | 1155 | 5 |  | 1 |  |  | 55 | 1 |  |  | 양호 | 양호 | 양호 | 양호 | 양호 | 미정 |  |  | Y |  | 2018-01-18 11:54 | 2018-01-18 11:50 | 2018-01-18 14:50 | 2018-01-18 14:36 | 172 | 14 | 4 | 162 | 180 | AR-10.4
B43136 | SUM32F | 21 | 2018-01-18 | C |  | 6 | 0 |  | 6 |  |  | 윤호철 | 김웅철 |  | 1083 | 6 |  | 2 |  |  | 55 | 2 |  |  | 양호 | 양호 | 양호 | 양호 | 양호 | 미정 |  |  | Y |  | 2018-01-18 15:48 | 2018-01-18 15:40 | 2018-01-18 19:05 | 2018-01-18 18:40 | 50 | 25 | 8 | 172 | 205 | AR-10.3
B43140 | AE1050 | 21 | 2018-01-18 | C |  | 7 | 0 |  | 7 |  |  | 윤호철 | 김웅철 |  | 1092 | 7 |  | 3 |  |  | 55 | 3 |  |  | 양호 | 양호 | 양호 | 양호 | 양호 | 미정 |  |  | Y |  | 2018-01-18 19:52 | 2018-01-18 19:20 | 2018-01-18 23:28 | 2018-01-18 23:10 | 15 | 18 | 32 | 198 | 248 | AR-9.8
B43144 | AE1050 | 21 | 2018-01-18 | D |  | 8 | 0 |  | 8 |  |  | 송의섭 |  |  | 1088 | 8 |  | 4 | YES |  | 55 | 4 | YES |  | 양호 | 양호 | 양호 | 양호 | 양호 | 미정 |  |  | Y |  | 2018-01-19 00:11 | 2018-01-19 00:02 | 2018-01-19 03:43 | 2018-01-19 03:30 | 34 | 13 | 9 | 200 | 221
A43159 | AE15B38M | 21 | 2018-01-18 | D |  | 9 | 0 |  | 9 |  |  | 송의섭 |  |  | 1085 | 9 |  | 1 | YES |  | 55 | 1 | YES |  | 양호 | 양호 | 양호 | 양호 | 양호 | 미정 |  |  | Y |  | 2018-01-19 05:21 | 2018-01-19 05:00 | 2018-01-19 08:38 | 2018-01-19 08:04 | 77 | 34 | 21 | 163 | 218 | C/N 1연주에서 오버플러워 발생으로 산소작업
A43164 | AE15B38M | 21 | 2018-01-19 | A |  | 10 | 0 |  | 10 |  |  | 강상완 |  |  | 1132 | 10 |  | 1 |  |  | 55 | 1 |  | O | 양호 | 양호 | 양호 | 양호 | 양호 | 미정 |  |  | Y |  | 2018-01-19 10:36 | 2018-01-19 10:22 | 2018-01-19 13:36 | 2018-01-19 13:22 | 104 | 14 | 14 | 167 | 194 | AR-9.8
A43168 | AE15B38M | 21 | 2018-01-19 | C |  | 11 | 0 |  | 11 |  |  | 강상완 |  |  | 1091 | 11 |  | 2 |  |  | 55 | 2 |  |  | 양호 | 양호 | 양호 | 양호 | 양호 | 미정 |  |  | Y |  | 2018-01-19 14:37 | 2018-01-19 14:05 | 2018-01-19 17:50 | 2018-01-19 17:30 | 29 | 20 | 32 | 173 | 225 | AR-9.4
B43163 | AE1548 | 21 | 2018-01-19 | C |  | 12 | 0 |  | 12 |  |  | 윤호철 | 김웅철 |  | 1091 | 12 |  | 3 |  |  | 55 | 3 |  |  | 양호 | 양호 | 양호 | 양호 | 양호 | 미정 |  |  | Y |  | 2018-01-19 20:04 | 2018-01-19 19:45 | 2018-01-19 23:58 | 2018-01-19 23:40 | 115 | 18 | 19 | 217 | 253 | AR-10.1
B43167 | AE1548 | 21 | 2018-01-19 | D |  | 13 | 0 |  | 13 |  |  | 송의섭 |  |  | 1087 | 13 |  | 4 |  |  | 55 | 4 |  |  | 양호 | 양호 | 양호 | 양호 | 양호 | 미정 |  |  | Y |  | 2018-01-20 00:46 | 2018-01-20 00:17 | 2018-01-20 04:13 | 2018-01-20 03:53 | 19 | 20 | 29 | 187 | 236
A43181 | SP-AE1055LS | 21 | 2018-01-19 | D |  | 14 | 0 |  | 14 |  |  | 송의섭 |  |  | 1086 | 14 |  | 1 |  |  | 55 | 1 |  |  | 양호 | 양호 | 양호 | 양호 | 양호 | 미정 |  |  | Y |  | 2018-01-20 05:12 | 2018-01-20 04:50 | 2018-01-20 08:40 | 2018-01-20 07:56 | 37 | 44 | 22 | 163 | 230
A43185 | SP-AE1055LS | 21 | 2018-01-20 | B |  | 15 | 0 |  | 15 | [5 empty] | 1090 | 15 |  | 2 |  |  | 55 | 2 |  |  | 양호 | 양호 | 양호 | 양호 | 양호 | 미정 |  |  | Y |  | 2018-01-20 09:29 | 2018-01-20 09:05 | 2018-01-20 12:30 | 2018-01-20 12:07 | 25 | 23 | 24 | 158 | 205 | AR-10.3
A43189 | SP-AE1055LS | 21 | 2018-01-20 | B |  | 16 | 0 |  | 16 | YES |  |  |  |  | 1096 | 16 | YES | 3 | YES |  | 55 | 3 | YES |  | 양호 | 양호 | 양호 | 양호 | 양호 | 미정 |  |  | Y |  | 2018-01-20 13:24 | 2018-01-20 13:00 | 2018-01-20 16:45 | 2018-01-20 16:24 | 30 | 21 | 24 | 180 | 225 | AR-9.97
A43193 | STB2 | 21 | 2018-01-20 | C |  | 17 | 0 | 외삽1 | 1 |  |  | 윤호철 | 김웅철 |  | 1086 | 1 |  | 1 |  |  | 55 | 1 |  | O | 양호 | 양호 | 양호 | 양호 | 양호 | 미정 |  |  | Y |  | 2018-01-20 17:48 | 2018-01-20 17:30 | 2018-01-20 21:18 | 2018-01-20 21:03 | 45 | 15 | 18 | 196 | 228 | AR-10.75
A43197 | STB2 | 21 | 2018-01-20 | D |  | 18 | 0 |  | 2 |  |  | 윤호철 | 김웅철 |  | 1086 | 2 |  | 2 |  |  | 55 | 2 |  |  | 양호 | 양호 | 양호 | 양호 | 양호 | 미정 |  |  | Y |  | 2018-01-20 22:17 | 2018-01-20 22:00 | 2018-01-21 01:40 | 2018-01-21 01:25 | 42 | 15 | 17 | 189 | 220
A43201 | STB2 | 21 | 2018-01-20 | D |  | 19 | 0 |  | 3 |  |  |  | 장신일 |  | 1086 | 3 |  | 3 | YES |  | 55 | 3 | YES |  | 양호 | 양호 | 양호 | 양호 | 양호 | 미정 |  |  | Y |  | 2018-01-21 02:57 | 2018-01-21 02:40 | 2018-01-21 06:20 | 2018-01-21 05:59 | 60 | 21 | 17 | 182 | 220 | CN철피녹음
A43205 | STB2 | 21 | 2018-01-21 | B |  | 20 | 0 |  | 4 |  |  | 윤석재 |  |  | 1083 | 4 |  | 1 |  |  | 55 | 1 |  | O | 양호 | 양호 | 양호 | 양호 | 양호 | 미정 |  |  | Y |  | 2018-01-21 07:07 | 2018-01-21 07:00 | 2018-01-21 10:38 | 2018-01-21 10:26 | 40 | 12 | 7 | 199 | 218 | AR-10.65
A43209 | STB2 | 21 | 2018-01-21 | B |  | 21 | 0 |  | 5 |  |  | 윤석재 |  |  | 1083 | 5 |  | 2 |  |  | 55 | 2 |  |  | 양호 | 양호 | 양호 | 양호 | 양호 | 미정 |  |  | Y |  | 2018-01-21 11:29 | 2018-01-21 11:20 | 2018-01-21 15:40 | 2018-01-21 15:07 | 42 | 33 | 9 | 218 | 260 | AR-10.7
A43214 | SCR440HF | 21 | 2018-01-21 | C |  | 22 | 0 |  | 6 |  |  | 윤호철 | 김웅철 |  | 1089 | 6 |  | 3 | YES |  | 55 | 3 | YES |  | 양호 | 양호 | 양호 | 양호 | 양호 | 미정 |  |  | Y |  | 2018-01-21 16:37 | 2018-01-21 16:10 | 2018-01-21 20:00 | 2018-01-21 19:28 | 30 | 32 | 27 | 171 | 230 | C/N 깨짐 하부교체함
A43218 | SCR440HF | 21 | 2018-01-21 | C |  | 23 | 0 |  | 7 |  |  | 윤호철 | 김웅철 |  | 1089 | 7 |  | 1 |  |  | 55 | 1 |  | O | 양호 | 양호 | 양호 | 양호 | 양호 | 미정 |  |  | Y |  | 2018-01-21 20:39 | 2018-01-21 20:20 | 2018-01-22 00:05 | 2018-01-21 23:33 | 20 | 32 | 19 | 174 | 225 | AR-10.8
A43222 | SM45C | 21 | 2018-01-21 | A |  | 24 | 0 |  | 8 |  |  |  | 김웅철 |  | 1098 | 8 |  | 2 |  |  | 55 | 2 |  |  | 양호 | 양호 | 양호 | 양호 | 양호 | 미정 |  |  | Y |  | 2018-01-22 01:18 | 2018-01-22 00:52 | 2018-01-22 04:25 | 2018-01-22 04:04 | 47 | 21 | 26 | 166 | 213
A43226 | SM45C | 21 | 2018-01-21 | A |  | 25 | 0 |  | 9 |  |  |  | 김웅철 |  | 1127 | 9 |  | 3 | YES |  | 55 | 3 | YES |  | 양호 | 양호 | 양호 | 양호 | 양호 | 미정 |  |  | Y |  | 2018-01-22 05:26 | 2018-01-22 04:55 | 2018-01-22 08:50 | 2018-01-22 08:18 | 30 | 32 | 31 | 172 | 235 | AR-10.0
A43231 | SCR420HCS | 21 | 2018-01-22 | B |  | 26 | 0 |  | 10 |  |  | 윤석재 |  |  | 1086 | 10 |  | 1 |  |  | 55 | 1 |  | O | 양호 | 양호 | 양호 | 양호 | 양호 | 미정 |  |  | Y |  | 2018-01-22 11:45 | 2018-01-22 11:37 | 2018-01-22 15:35 | 2018-01-22 14:46 | 167 | 49 | 8 | 180 | 238 | AR-9.65
A43235 | AE1038M2 | 21 | 2018-01-22 | C |  | 27 | 0 |  | 11 |  |  | 최용선 |  |  | 1091 | 11 |  | 2 |  |  | 55 | 2 |  |  | 양호 | 양호 | 양호 | 양호 | 양호 | 미정 |  |  | Y |  | 2018-01-22 16:02 | 2018-01-22 15:50 | 2018-01-22 20:10 | 2018-01-22 19:21 | 15 | 49 | 12 | 199 | 260 | AR-10.8
A43239 | AE1038M2 | 21 | 2018-01-22 | C |  | 28 | 0 |  | 12 | YES | 150 | 강상완 | 김웅철 |  | 1081 | 12 |  | 3 |  |  | 55 | 3 |  |  | 양호 | 양호 | 양호 | 양호 | 양호 | 미정 |  |  | Y |  | 2018-01-22 20:39 | 2018-01-22 20:20 | 2018-01-23 00:10 | 2018-01-22 23:41 | 10 | 29 | 19 | 183 | 230 | AR-10.5
A43243 | AE15B36C2 | 21 | 2018-01-22 | A |  | 29 | 0 | 외삽2 | 1 |  |  | 강상완 |  |  | 1127 | 13 |  | 4 | YES |  | 55 | 4 | YES |  | 양호 | 양호 | 양호 | 양호 | 양호 | 미정 |  |  | Y |  | 2018-01-23 01:19 | 2018-01-23 00:58 | 2018-01-23 05:18 | 2018-01-23 05:01 | 48 | 17 | 21 | 223 | 260 | P.P 171120-01(205)
A43247 | AE1055LS | 21 | 2018-01-23 | B |  | 30 | 0 |  | 2 | [5 empty] | 1083 | 14 |  | 1 |  |  | 55 | 1 |  | O | 양호 | 양호 | 양호 | 양호 | 양호 | 미정 |  |  | Y |  | 2018-01-23 06:19 | 2018-01-23 05:55 | 2018-01-23 09:40 | 2018-01-23 09:22 | 37 | 18 | 24 | 183 | 225 | AR-9.8
A43251 | AE1055LS | 21 | 2018-01-23 | B |  | 31 | 0 |  | 3 |  |  | 윤석재 |  |  | 1082 | 15 |  | 2 |  |  | 55 | 2 |  |  | 양호 | 양호 | 양호 | 양호 | 양호 | 미정 |  |  | Y |  | 2018-01-23 11:05 | 2018-01-23 10:32 | 2018-01-23 14:00 | 2018-01-23 13:40 | 52 | 20 | 33 | 155 | 208 | AR-9.3
A43255 | P-AE1055LS | 21 | 2018-01-23 | D |  | 32 | 0 |  | 4 |  |  | 장신일 |  |  | 1087 | 16 |  | 3 |  |  | 55 | 3 |  |  | 양호 | 양호 | 양호 | 양호 | 양호 | 미정 |  |  | Y |  | 2018-01-23 15:02 | 2018-01-23 15:00 | 2018-01-23 18:30 | 2018-01-23 18:04 | 60 | 26 | 2 | 181 | 210 | AR-9.75
A43259 | BP-SCM420HT | 21 | 2018-01-23 | D |  | 33 | 0 |  | 5 |  |  |  | 장신일 |  | 1086 | 17 | YES | 4 | YES |  | 55 | 4 | YES |  | 양호 | 양호 | 양호 | 양호 | 양호 | 미정 |  |  | Y |  | 2018-01-23 19:30 | 2018-01-23 19:15 | 2018-01-23 22:47 | 2018-01-23 22:30 | 45 | 17 | 15 | 181 | 212 | AR-9.8
A43265 | BP-SCM420HT | 21 | 2018-01-23 | A |  | 34 | 0 |  | 6 |  |  | 강상완 |  |  | 1148 | 1 |  | 1 |  |  | 55 | 1 |  |  | 양호 | 양호 | 양호 | 양호 | 양호 | 미정 |  |  | Y |  | 2018-01-24 01:40 | 2018-01-24 01:15 | 2018-01-24 04:40 | 2018-01-24 04:20 | 148 | 20 | 25 | 160 | 205
A43273 | 42CRMO4MS | 21 | 2018-01-24 | B |  | 35 | 0 |  | 7 | [5 empty] | 1088 | 2 |  | 2 |  |  | 55 | 2 |  |  | 양호 | 양호 | 양호 | 양호 | 양호 | 미정 |  |  | Y |  | 2018-01-24 11:24 | 2018-01-24 11:00 | 2018-01-24 14:50 | 2018-01-24 14:18 | 380 | 32 | 24 | 174 | 230
A43277 | 42CRMO4MS | 21 | 2018-01-24 | D |  | 36 | 0 |  | 8 |  |  | 송의섭 |  |  | 1086 | 3 |  | 3 |  |  | 55 | 3 |  |  | 양호 | 양호 | 양호 | 양호 | 양호 | 미정 |  |  | Y |  | 2018-01-24 15:45 | 2018-01-24 15:30 | 2018-01-24 19:40 | 2018-01-24 19:03 | 40 | 37 | 15 | 198 | 250
A43281 | BP-SCR420H1V | 21 | 2018-01-24 | D |  | 37 | 0 |  | 9 |  |  | 송의섭 |  |  | 1086 | 4 |  | 4 | YES |  | 55 | 4 | YES |  | 양호 | 양호 | 양호 | 양호 | 양호 | 미정 |  |  | Y |  | 2018-01-24 20:22 | 2018-01-24 20:10 | 2018-01-24 23:50 | 2018-01-24 23:34 | 30 | 16 | 12 | 192 | 220
B43277 | 30MNB5M | 21 | 2018-01-24 | A |  | 38 | 0 |  | 10 | YES | 150 | 장신일 |  |  | 1119 | 5 |  | 1 |  |  | 55 | 1 |  |  | 양호 | 양호 | 양호 | 양호 | 양호 | 미정 |  |  | Y |  | 2018-01-25 00:15 | 2018-01-25 00:04 | 2018-01-25 04:32 | 2018-01-25 04:06 | 14 | 26 | 11 | 230 | 268 | AR-10.20
C41840 | SFMN438V | 21 | 2018-01-24 | A |  | 39 | 0 |  | 11 |  |  | 강상완 |  |  | 1077 | 6 |  | 2 |  |  | 55 | 2 |  |  | 양호 | 양호 | 양호 | 양호 | 양호 | 미정 |  |  | Y |  | 2018-01-25 05:16 | 2018-01-25 05:10 | 2018-01-25 09:00 | 2018-01-25 08:43 | 38 | 17 | 6 | 207 | 230 | P.P 11-29-1(170)
C41844 | SFMN438V | 21 | 2018-01-25 | C |  | 40 | 0 |  | 12 | [5 empty] | 1060 | 7 |  | 3 |  |  | 55 | 3 |  |  | 양호 | 양호 | 양호 | 양호 | 양호 | 미정 |  |  | Y |  | 2018-01-25 10:14 | 2018-01-25 10:00 | 2018-01-25 13:55 | 2018-01-25 13:46 | 60 | 9 | 14 | 212 | 235
C41848 | SM10C | 21 | 2018-01-25 | D |  | 41 | 0 |  | 13 |  |  | 남태희 |  |  | 1101 | 8 |  | 4 | YES |  | 55 | 4 | YES |  | 양호 | 양호 | 양호 | 양호 | 양호 | 미정 |  |  | Y |  | 2018-01-25 15:08 | 2018-01-25 14:55 | 2018-01-25 18:40 | 2018-01-25 18:36 | 60 | 4 | 13 | 208 | 225
C41852 | SMN430M8 | 21 | 2018-01-25 | D |  | 42 | 0 |  | 14 | YES | 170 | 남태희 |  |  | 1102 | 9 |  | 1 |  |  | 65 | 1 |  |  | 양호 | 양호 | 양호 | 양호 | 양호 | 미정 |  |  | INGOT |  | 2018-01-25 19:56 | 2018-01-25 19:35 | 2018-01-25 22:40 | 2018-01-25 22:25 | 55 | 15 | 21 | 149 | 185 | PP교체 170717--02--224
C41856 | AE15B36D | 21 | 2018-01-25 | A |  | 43 | 0 | 외삽4 | 1 | [5 empty] | 1088 | 10 |  | 2 |  |  | 55 | 2 |  |  | 양호 | 양호 | 양호 | 양호 | 양호 | 미정 |  |  | Y |  | 2018-01-26 00:31 | 2018-01-26 00:25 | 2018-01-26 04:00 | 2018-01-26 03:49 | 105 | 11 | 6 | 198 | 215
C41860 | AE15B36D2 | 21 | 2018-01-25 | A |  | 44 | 0 |  | 2 | [5 empty] | 1077 | 11 |  | 1 |  |  | 55 | 1 |  | O | 양호 | 양호 | 양호 | 양호 | 양호 | 미정 |  |  | Y |  | 2018-01-26 05:06 | 2018-01-26 04:50 | 2018-01-26 09:00 | 2018-01-26 08:35 | 50 | 25 | 16 | 209 | 250
C41864 | AE15B36D2 | 21 | 2018-01-26 | C |  | 45 | 0 |  | 3 | [5 empty] | 1060 | 12 |  | 2 |  |  | 55 | 2 |  |  | 양호 | 양호 | 양호 | 양호 | 양호 | 미정 |  |  | Y |  | 2018-01-26 09:54 | 2018-01-26 09:40 | 2018-01-26 13:20 | 2018-01-26 13:07 | 40 | 13 | 14 | 194 | 220
C41868 | AE15B36D2 | 21 | 2018-01-26 | D |  | 46 | 0 |  | 4 | [5 empty] | 1062 | 13 |  | 3 | YES |  | 55 | 3 | YES |  | 양호 | 양호 | 양호 | 양호 | 양호 | 미정 |  |  | Y |  | 2018-01-26 14:25 | 2018-01-26 14:10 | 2018-01-26 17:55 | 2018-01-26 17:47 | 50 | 8 | 15 | 202 | 225
C41872 | 25MOCRS4HM3 | 21 | 2018-01-26 | D |  | 47 | 0 |  | 5 |  |  | 남태희 |  |  | 1102 | 14 |  | 1 |  |  | 55 | 1 |  | O | 양호 | 양호 | 양호 | 양호 | 양호 | 미정 |  |  | Y |  | 2018-01-26 18:58 | 2018-01-26 18:40 | 2018-01-26 22:40 | 2018-01-26 22:21 | 45 | 19 | 18 | 204 | 240
C41876 | SMN430M8 | 21 | 2018-01-26 | B |  | 48 | 0 |  | 6 |  |  | 남문희 |  |  | 1097 | 15 |  | 2 |  |  | 55 | 2 |  |  | 양호 | 양호 | 양호 | 양호 | 양호 | 미정 |  |  | INGOT |  | 2018-01-26 23:49 | 2018-01-26 23:40 | 2018-01-27 02:50 | 2018-01-27 02:35 | 60 | 15 | 9 | 166 | 190
C41880 | SM45CB | 21 | 2018-01-26 | B |  | 49 | 0 |  | 7 |  |  | 남문희 |  |  | 1086 | 16 |  | 3 | YES |  | 55 | 3 | YES |  | 양호 | 양호 | 양호 | 양호 | 양호 | 미정 |  |  | Y |  | 2018-01-27 05:45 | 2018-01-27 05:35 | 2018-01-27 09:30 | 2018-01-27 09:03 | 165 | 27 | 10 | 197 | 235 | 철피녹음
C41884 | SM45CB | 21 | 2018-01-27 | C |  | 50 | 0 |  | 8 | [5 empty] | 1060 | 17 |  | 1 |  |  | 55 | 1 |  | O | 양호 | 양호 | 양호 | 양호 | 양호 | 미정 |  |  | Y |  | 2018-01-27 10:17 | 2018-01-27 10:00 | 2018-01-27 13:35 | 2018-01-27 13:22 | 30 | 13 | 17 | 185 | 215
C41888 | SM45C | 21 | 2018-01-27 | D |  | 51 | 0 |  | 9 | YES |  |  |  |  | 1062 | 18 |  | 2 |  |  | 55 | 2 |  |  | 양호 | 양호 | 양호 | 양호 | 양호 | 미정 |  |  | Y |  | 2018-01-27 15:00 | 2018-01-27 14:15 | 2018-01-27 18:05 | 2018-01-27 17:38 | 40 | 27 | 45 | 158 | 230
C41892 | SCM415 | 21 | 2018-01-27 | D |  | 52 | 0 |  | 1 |  |  | 남태희 |  |  | 1101 | 19 |  | 3 |  |  | 55 | 3 |  |  | 양호 | 양호 | 양호 | 양호 | 양호 | 미정 |  |  | Y |  | 2018-01-27 19:15 | 2018-01-27 19:05 | 2018-01-27 22:30 | 2018-01-27 22:23 | 60 | 7 | 10 | 188 | 205 | P/P교체 171118--01--238 잔존275 나팔과쪽 책크밸브 교체 유압 호수교체
C41896 | SCM415 | 21 | 2018-01-27 | B |  | 53 | 0 |  | 2 |  |  | 남문희 |  |  | 1096 | 1 |  | 1 |  |  | 55 | 1 |  | O | 양호 | 양호 | 양호 | 양호 | 양호 | 미정 |  |  | N | 1 | 2018-01-27 23:36 | 2018-01-27 23:25 | 2018-01-28 02:45 | 2018-01-28 02:36 | 55 | 9 | 11 | 180 | 200 | 상 부 교 체
C41900 | SNCM438VI | 21 | 2018-01-27 | B |  | 54 | 0 |  | 3 |  |  |  | 남문희 |  | 1085 | 2 |  | 2 |  |  | 55 | 2 |  |  | 양호 | 양호 | 양호 | 양호 | 양호 | 미정 |  |  | INGOT |  | 2018-01-28 04:05 | 2018-01-28 03:55 | 2018-01-28 07:00 | 2018-01-28 06:32 | 70 | 28 | 10 | 147 | 185
C41904 | AE15B18C | 21 | 2018-01-28 | C |  | 55 | 0 |  | 4 | [5 empty] | 1060 | 3 |  | 3 |  |  | 55 | 3 |  |  | 양호 | 양호 | 양호 | 양호 | 양호 | 미정 |  |  | Y |  | 2018-01-28 09:01 | 2018-01-28 08:50 | 2018-01-28 12:00 | 2018-01-28 12:05 | 110 | -5 | 11 | 184 | 190
C41908 | S43BCH | 21 | 2018-01-28 | C |  | 56 | 0 |  | 5 | [5 empty] | 1060 | 4 |  | 4 | YES |  | 55 | 4 | YES |  | 양호 | 양호 | 양호 | 양호 | 양호 | 미정 |  |  | Y |  | 2018-01-28 13:28 | 2018-01-28 13:15 | 2018-01-28 16:50 | 2018-01-28 16:27 | 75 | 23 | 13 | 179 | 215
C41912 | S43BCH | 21 | 2018-01-28 | A |  | 57 | 0 |  | 6 | [5 empty] | 1089 | 5 |  | 1 |  |  | 55 | 1 |  |  | 양호 | 양호 | 양호 | 양호 | 양호 | 미정 |  |  | Y |  | 2018-01-28 17:42 | 2018-01-28 17:40 | 2018-01-28 21:10 | 2018-01-28 20:46 | 50 | 24 | 2 | 184 | 210
C41916 | AE4145MA | 21 | 2018-01-28 | B |  | 58 | 0 |  | 7 | [5 empty] | 1091 | 6 |  | 2 |  |  | 55 | 2 |  |  | 양호 | 양호 | 양호 | 양호 | 양호 | 미정 |  |  | INGOT |  | 2018-01-28 22:01 | 2018-01-28 21:50 | 2018-01-29 01:35 | 2018-01-29 00:38 | 40 | 57 | 11 | 157 | 225
C41920 | 20MOCRS4HM | 21 | 2018-01-28 | B |  | 59 | 0 |  | 8 | YES |  |  | 남문희 |  | 1080 | 7 |  | 3 |  |  | 55 | 3 |  |  | 양호 | 양호 | 양호 | 양호 | 양호 | 미정 |  |  | Y |  | 2018-01-29 02:21 | 2018-01-29 02:10 | 2018-01-29 05:45 | 2018-01-29 05:20 | 35 | 25 | 11 | 179 | 215
C41924 | SUM43 | 21 | 2018-01-29 | C |  | 60 | 0 |  | 1 | [5 empty] | 1060 | 8 |  | 4 | YES |  | 55 | 4 | YES |  | 양호 | 양호 | 양호 | 양호 | 양호 | 미정 |  |  | Y |  | 2018-01-29 06:54 | 2018-01-29 06:50 | 2018-01-29 10:15 | 2018-01-29 09:54 | 65 | 21 | 4 | 180 | 205 | P/P교체, 171120-10-238, 잔존:150mm
C41928 | SFMN436VS | 21 | 2018-01-29 | C |  | 61 | 0 |  | 2 | [5 empty] | 1060 | 9 |  | 1 |  |  | 55 | 1 |  |  | 양호 | 양호 | 양호 | 양호 | 양호 | 미정 |  |  | Y |  | 2018-01-29 12:32 | 2018-01-29 12:25 | 2018-01-29 17:07 | 2018-01-29 16:39 | 130 | 28 | 7 | 247 | 282
C41932 | SFMN436VS | 21 | 2018-01-29 | A |  | 62 | 0 |  | 3 | [5 empty] | 1080 | 10 |  | 2 |  |  | 55 | 2 |  |  | 양호 | 양호 | 양호 | 양호 | 양호 | 미정 |  |  | Y |  | 2018-01-29 18:05 | 2018-01-29 17:45 | 2018-01-29 21:25 | 2018-01-29 21:11 | 38 | 14 | 20 | 186 | 220
C41936 | SCM420HT | 21 | 2018-01-29 | B |  | 63 | 0 |  | 4 | [5 empty] | 1075 | 11 |  | 3 |  |  | 55 | 3 |  |  | 양호 | 양호 | 양호 | 양호 | 양호 | 미정 |  |  | Y |  | 2018-01-29 22:43 | 2018-01-29 22:35 | 2018-01-30 02:30 | 2018-01-30 02:03 | 70 | 27 | 8 | 200 | 235
C41940 | SCM420HT | 21 | 2018-01-29 | B |  | 64 | 0 |  | 5 |  |  | 남문희 |  |  | 1066 | 12 |  | 1 |  |  | 55 | 1 |  | O | 양호 | 양호 | 양호 | 양호 | 양호 | 미정 |  |  | Y |  | 2018-01-30 03:22 | 2018-01-30 03:10 | 2018-01-30 06:35 | 2018-01-30 06:09 | 40 | 26 | 12 | 166 | 205
C41944 | SCM420HK | 21 | 2018-01-30 | D |  | 65 | 0 |  | 6 |  |  | 남태희 |  |  | 1101 | 13 |  | 2 |  |  | 55 | 2 |  |  | 양호 | 양호 | 양호 | 양호 | 양호 | 미정 |  |  | Y |  | 2018-01-30 07:39 | 2018-01-30 07:20 | 2018-01-30 10:40 | 2018-01-30 10:20 | 45 | 20 | 19 | 161 | 200
C41948 | SCR420HB | 21 | 2018-01-30 | D |  | 66 | 0 |  | 7 |  |  | 남태희 |  |  | 1101 | 14 |  | 3 |  |  | 55 | 3 |  |  | 양호 | 양호 | 양호 | 양호 | 양호 | 미정 |  |  | Y |  | 2018-01-30 12:03 | 2018-01-30 11:50 | 2018-01-30 15:45 | 2018-01-30 15:11 | 70 | 34 | 13 | 188 | 235
C41952 | AE1045M6 | 21 | 2018-01-30 | A |  | 67 | 0 |  | 8 |  |  | 남태희 |  |  | 1081 | 15 |  | 4 | YES |  | 55 | 4 | YES |  | 양호 | 양호 | 양호 | 양호 | 양호 | 미정 |  |  | Y |  | 2018-01-30 16:16 | 2018-01-30 16:00 | 2018-01-30 19:20 | 2018-01-30 18:59 | 15 | 21 | 16 | 163 | 200
C41956 | SM45C | 21 | 2018-01-30 | A |  | 68 | 0 |  | 9 |  |  |  | 남태희 |  | 1089 | 16 |  | 1 |  |  | 55 | 1 |  |  | 양호 | 양호 | 양호 | 양호 | 양호 | 미정 |  |  | Y |  | 2018-01-30 20:29 | 2018-01-30 20:10 | 2018-01-30 23:50 | 2018-01-30 23:21 | 50 | 29 | 19 | 172 | 220
C41960 | SM45CB | 21 | 2018-01-30 | B |  | 69 | 0 |  | 10 | YES | 150 | 남문희 |  |  | 1084 | 17 |  | 2 |  |  | 55 | 2 |  |  | 양호 | 양호 | 양호 | 양호 | 양호 | 미정 |  |  | Y |  | 2018-01-31 00:41 | 2018-01-31 00:30 | 2018-01-31 04:15 | 2018-01-31 03:38 | 40 | 37 | 11 | 178 | 225
C41964 | SM45CB | 21 | 2018-01-30 | B |  | 70 | 0 |  | 1 |  |  | 남문희 |  |  | 1092 | 18 | YES | 3 | YES |  | 55 | 3 | YES |  | 양호 | 양호 | 양호 | 양호 | 양호 | 미정 |  |  | Y |  | 2018-01-31 05:06 | 2018-01-31 04:55 | 2018-01-31 08:35 | 2018-01-31 08:05 | 40 | 30 | 11 | 179 | 220
C41968 | SM45CI | 21 | 2018-01-31 | D |  | 71 | 0 |  | 2 |  |  | 남태희 |  |  | 1101 | 1 |  | 1 |  |  | 55 | 1 |  | O | 양호 | 양호 | 양호 | 양호 | 양호 | 미정 |  |  | INGOT |  | 2018-01-31 09:34 | 2018-01-31 09:15 | 2018-01-31 12:40 | 2018-01-31 11:48 | 40 | 52 | 19 | 134 | 205 | W/B 300
C42002 | AE15B36M2 | 21 | 2018-01-31 | D |  | 72 | 0 |  | 3 |  |  | 남태희 |  |  | 1101 | 2 |  | 2 |  |  | 55 | 2 |  |  | 양호 | 양호 | 양호 | 양호 | 양호 | 미정 |  |  | Y |  | 2018-01-31 13:45 | 2018-01-31 13:30 | 2018-01-31 17:45 | 2018-01-31 17:15 | 50 | 30 | 15 | 210 | 255
C42007 | SUP9DM | 21 | 2018-01-31 | A |  | 73 | 0 |  | 4 | [5 empty] | 1077 | 3 |  | 3 | YES |  | 55 | 3 | YES |  | 양호 | 양호 | 양호 | 양호 | 양호 | 미정 |  |  | Y |  | 2018-01-31 19:42 | 2018-01-31 19:35 | 2018-01-31 23:05 | 2018-01-31 22:34 | 110 | 31 | 7 | 172 | 210
C42011 | SUP9DM | 21 | 2018-01-31 | C |  | 74 | 0 |  | 5 | [5 empty] | 1060 | 4 |  | 1 |  |  | 55 | 1 |  | O | 양호 | 양호 | 양호 | 양호 | 양호 | 미정 |  |  | Y |  | 2018-02-01 00:11 | 2018-01-31 23:50 | 2018-02-01 03:10 | 2018-02-01 03:04 | 45 | 6 | 21 | 173 | 200
C42014 | SUP9DM | 21 | 2018-01-31 | C |  | 75 | 0 |  | 6 | [5 empty] | 1060 | 5 |  | 2 |  |  | 55 | 2 |  |  | 양호 | 양호 | 양호 | 양호 | 양호 | 미정 |  |  | Y |  | 2018-02-01 03:28 | 2018-02-01 03:25 | 2018-02-01 06:40 | 2018-02-01 06:17 | 15 | 23 | 3 | 169 | 195
C42018 | SUP9DM | 21 | 2018-02-01 | D |  | 76 | 0 |  | 7 |  |  | 남태희 |  |  | 1101 | 6 |  | 3 |  |  | 55 | 3 |  |  | 양호 | 양호 | 양호 | 양호 | 양호 | 미정 |  |  | Y |  | 2018-02-01 07:59 | 2018-02-01 07:35 | 2018-02-01 11:05 | 2018-02-01 10:33 | 55 | 32 | 24 | 154 | 210
C42022 | SUP9DM | 21 | 2018-02-01 | D |  | 77 | 0 |  | 8 | YES | 150 | 남태희 |  |  | 1101 | 7 |  | 4 | YES |  | 55 | 4 | YES |  | 양호 | 양호 | 양호 | 양호 | 양호 | 미정 |  |  | Y |  | 2018-02-01 12:18 | 2018-02-01 12:05 | 2018-02-01 15:30 | 2018-02-01 14:53 | 60 | 37 | 13 | 155 | 205 | PP 교체 PP 번호 ?
C42026 | SUP9DM | 21 | 2018-02-01 | A |  | 78 | 0 |  | 1 | [5 empty] | 1084 | 8 |  | 1 |  |  | 55 | 1 |  |  | 양호 | 양호 | 양호 | 양호 | 양호 | 미정 |  |  | Y |  | 2018-02-01 16:18 | 2018-02-01 16:16 | 2018-02-01 19:48 | 2018-02-01 19:40 | 46 | 8 | 2 | 202 | 212
C42030 | SM55C | 21 | 2018-02-01 | A |  | 79 | 0 |  | 2 | [5 empty] | 1078 | 9 |  | 2 |  |  | 55 | 2 |  |  | 양호 | 양호 | 양호 | 양호 | 양호 | 미정 |  |  | Y |  | 2018-02-01 21:11 | 2018-02-01 21:05 | 2018-02-02 00:50 | 2018-02-02 00:24 | 77 | 26 | 6 | 192 | 225
C42034 | SM50CM | 21 | 2018-02-01 | C |  | 80 | 0 |  | 3 | [5 empty] | 1060 | 10 |  | 3 |  |  | 55 | 3 |  |  | 양호 | 양호 | 양호 | 양호 | 양호 | 미정 |  |  | Y |  | 2018-02-02 01:38 | 2018-02-02 01:25 | 2018-02-02 05:00 | 2018-02-02 04:45 | 35 | 15 | 13 | 187 | 215
C42038 | SM50CM | 21 | 2018-02-01 | C |  | 81 | 0 |  | 4 | [5 empty] | 1060 | 11 |  | 4 |  |  | 55 | 4 |  |  | 양호 | 양호 | 양호 | 양호 | 양호 | 미정 |  |  | N | 1 | 2018-02-02 05:45 | 2018-02-02 05:40 | 2018-02-02 09:25 | 2018-02-02 09:19 | 40 | 6 | 5 | 214 | 225 | 21호래들 과침식 중량미달으로대보수 처리함
B43607 | 46MNVS6 | 21 | 2018-02-10 | B | LADLE 대보수 첫회 | 1 | 0 | 내삽 | 1 |  |  | 최용선 |  |  | 995 | 1 |  | 1 |  |  | 55 | 1 |  | O | 양호 | 양호 | 양호 | 양호 | 양호 | 미정 |  |  | Y |  | 2018-02-10 12:59 | 2018-02-10 13:10 | 2018-02-10 14:48 | 2018-02-10 16:25 | 11745 | -97 | -11 | 206 | 98 | P/P170828-02(206) | 8 | 2018-02-09 06:00 | 2018-02-09 15:00 | 540 | 905 | 30 | 5 | 2018-02-09 15:30 | 2018-02-10 13:10 | 1300 | 995 |  |  |  | -11
B43645 | AE5130M | 21 | 2018-02-12 | B |  | 2 | 0 |  | 2 | [5 empty] | 1099 | 2 |  | 2 |  |  | 55 | 2 |  |  | 양호 | 양호 | 양호 | 양호 | 양호 | 미정 |  |  | Y |  | 2018-02-12 10:08 | 2018-02-12 09:55 | 2018-02-12 13:27 | 2018-02-12 13:02 | 2587 | 25 | 13 | 174 | 212 | AR-10.3
B43649 | AE5130M | 21 | 2018-02-12 | D |  | 3 | 0 |  | 3 |  |  | 우설식 |  |  | 1086 | 3 |  | 3 |  |  | 55 | 3 |  |  | 양호 | 양호 | 양호 | 양호 | 양호 | 미정 |  |  | Y |  | 2018-02-12 14:21 | 2018-02-12 14:05 | 2018-02-12 17:42 | 2018-02-12 17:16 | 38 | 26 | 16 | 175 | 217
B43653 | AE5130M | 21 | 2018-02-12 | D |  | 4 | 0 |  | 4 |  |  | 송의섭 |  |  | 1086 | 4 |  | 4 | YES |  | 55 | 4 | YES |  | 양호 | 양호 | 양호 | 양호 | 양호 | 미정 |  |  | Y |  | 2018-02-12 18:30 | 2018-02-12 18:25 | 2018-02-12 21:50 | 2018-02-12 21:27 | 43 | 23 | 5 | 178 | 205
B43657 | 46MNVS6 | 21 | 2018-02-12 | A |  | 5 | 0 |  | 5 |  |  | 강상완 | 우설식 |  | 1134 | 5 |  | 1 | YES |  | 55 | 1 | YES |  | 양호 | 양호 | 양호 | 양호 | 양호 | 미정 |  |  | Y |  | 2018-02-12 22:30 | 2018-02-12 22:06 | 2018-02-13 02:08 | 2018-02-13 01:33 | 16 | 35 | 24 | 184 | 242 | AR-10.1 C/N 철피녹음
B43661 | 30MNB5M | 21 | 2018-02-12 | A |  | 6 | 0 |  | 6 |  |  | 강상완 | 우설식 |  | 1127 | 6 |  | 1 |  |  | 55 | 1 |  | O | 양호 | 양호 | 양호 | 양호 | 양호 | 미정 |  |  | Y |  | 2018-02-13 02:58 | 2018-02-13 02:46 | 2018-02-13 07:20 | 2018-02-13 06:49 | 38 | 31 | 12 | 231 | 274 | AR-9.7
A43701 | AE1050M2 | 21 | 2018-02-13 | B |  | 7 | 0 |  | 7 |  |  | 윤석재 |  |  | 1085 | 7 |  | 2 |  |  | 55 | 2 |  |  | 양호 | 양호 | 양호 | 양호 | 양호 | 미정 |  |  | Y |  | 2018-02-13 07:44 | 2018-02-13 07:40 | 2018-02-13 11:32 | 2018-02-13 11:13 | 20 | 19 | 4 | 210 | 232 | AR-10.35
A43706 | G-AE1055LST | 21 | 2018-02-13 | B |  | 8 | 0 |  | 8 |  |  | 우설식 |  |  | 1085 | 8 |  | 3 |  |  | 55 | 3 |  |  | 양호 | 양호 | 양호 | 양호 | 양호 | 미정 |  |  | Y |  | 2018-02-13 13:01 | 2018-02-13 12:47 | 2018-02-13 17:10 | 2018-02-13 16:23 | 75 | 47 | 14 | 202 | 263 | AR-10.2
B43674 | AE4130M6 | 21 | 2018-02-13 | D |  | 9 | 0 |  | 9 |  |  | 송의섭 |  |  | 1086 | 9 |  | 4 | YES |  | 55 | 4 | YES |  | 양호 | 양호 | 양호 | 양호 | 양호 | 미정 |  |  | Y |  | 2018-02-13 17:39 | 2018-02-13 17:32 | 2018-02-13 20:50 | 2018-02-13 20:35 | 22 | 15 | 7 | 176 | 198
B43679 | 30MNB5M | 21 | 2018-02-13 | A |  | 10 | 0 |  | 10 |  |  |  | 장신일 |  | 1133 | 10 |  | 1 | YES |  | 55 | 1 | YES |  | 양호 | 양호 | 양호 | 양호 | 양호 | 미정 |  |  | Y |  | 2018-02-13 22:46 | 2018-02-13 22:33 | 2018-02-14 03:05 | 2018-02-14 02:42 | 103 | 23 | 14 | 235 | 272 | C/N 철피 녹음
B43683 | 30MNB5M | 21 | 2018-02-13 | A |  | 11 | 0 |  | 11 |  |  | 강상완 |  |  | 1133 | 11 |  | 1 | YES |  | 55 | 1 | YES | O | 양호 | 양호 | 양호 | 양호 | 양호 | 미정 |  |  | Y |  | 2018-02-14 03:23 | 2018-02-14 03:16 | 2018-02-14 06:50 | 2018-02-14 06:39 | 11 | 11 | 7 | 196 | 214 | AR-9.8
B43687 | SCM415C2 | 21 | 2018-02-14 | C |  | 12 | 0 |  | 12 |  |  | 강상완 |  |  | 1160 | 12 |  | 1 | YES |  | 65 | 1 | YES | O | 양호 | 양호 | 양호 | 양호 | 양호 | 미정 |  |  | INGOT |  | 2018-02-14 07:41 | 2018-02-14 07:33 | 2018-02-14 10:40 | 2018-02-14 10:18 | 43 | 22 | 8 | 157 | 187 | AR-9.9 플레이트 진공안됨
B43690 | SCR415HM | 21 | 2018-02-14 | C |  | 13 | 0 |  | 13 |  |  | 윤호철 | 최용선 |  | 1086 | 13 |  | 1 |  |  | 55 | 1 |  | O | 양호 | 양호 | 양호 | 양호 | 양호 | 미정 |  |  | Y |  | 2018-02-14 11:08 | 2018-02-14 10:54 | 2018-02-14 14:40 | 2018-02-14 14:12 | 14 | 28 | 14 | 184 | 226 | AR-9.9
A43731 | 16MNCRS5HAM | 21 | 2018-02-14 | D |  | 14 | 0 |  | 14 |  |  | 장신일 |  |  | 1086 | 14 |  | 2 |  |  | 55 | 2 |  |  | 양호 | 양호 | 양호 | 양호 | 양호 | 미정 |  |  | Y |  | 2018-02-14 15:35 | 2018-02-14 15:18 | 2018-02-14 18:48 | 2018-02-14 18:19 | 38 | 29 | 17 | 164 | 210
A43735 | SPS5DM | 21 | 2018-02-14 | D |  | 15 | 0 |  | 15 |  |  | 장신일 |  |  | 1086 | 15 |  | 3 |  |  | 55 | 3 |  |  | 양호 | 양호 | 양호 | 양호 | 양호 | 미정 |  |  | Y |  | 2018-02-14 19:55 | 2018-02-14 19:27 | 2018-02-14 23:26 | 2018-02-14 22:56 | 39 | 30 | 28 | 180 | 239
A43739 | 50CRV4 | 21 | 2018-02-14 | A |  | 16 | 0 | 외삽1 | 1 | [5 empty] | 1122 | 16 |  | 4 | YES |  | 55 | 4 | YES |  | 양호 | 양호 | 양호 | 양호 | 양호 | 미정 |  |  | Y |  | 2018-02-15 00:24 | 2018-02-14 23:55 | 2018-02-15 03:33 | 2018-02-15 03:14 | 29 | 19 | 29 | 171 | 218 | AR-10.9
A43743 | AE1070LS | 21 | 2018-02-14 | A |  | 17 | 0 |  | 2 |  |  | 강상완 |  |  | 1124 | 17 |  | 1 |  |  | 55 | 1 |  | O | 양호 | 양호 | 양호 | 양호 | 양호 | 미정 |  |  | Y |  | 2018-02-15 04:35 | 2018-02-15 04:15 | 2018-02-15 08:20 | 2018-02-15 08:05 | 42 | 15 | 20 | 210 | 245 | AR-10.7
A43747 | AE1548 | 21 | 2018-02-15 | C |  | 18 | 0 |  | 3 |  |  |  | 장신일 |  | 1062 | 18 |  | 2 |  |  | 55 | 2 |  |  | 양호 | 양호 | 양호 | 양호 | 양호 | 미정 |  |  | Y |  | 2018-02-15 08:57 | 2018-02-15 08:35 | 2018-02-15 12:40 | 2018-02-15 12:18 | 15 | 22 | 22 | 201 | 245
B43714 | SM45C | 21 | 2018-02-15 | C |  | 19 | 0 |  | 4 |  |  | 윤호철 | 최용선 |  | 1061 | 19 |  | 3 |  |  | 55 | 3 |  |  | 양호 | 양호 | 양호 | 양호 | 양호 | 미정 |  |  | Y |  | 2018-02-15 13:28 | 2018-02-15 13:15 | 2018-02-15 17:22 | 2018-02-15 17:01 | 35 | 21 | 13 | 214 | 247 | AR10.2
B43753 | 42CRMOS4HH | 21 | 2018-02-19 | D |  | 20 | 0 |  | 5 |  |  | 강상완 |  |  | 1086 | 1 |  | 1 |  |  | 55 | 1 |  | O | 양호 | 양호 | 양호 | 양호 | 양호 | 미정 |  |  | Y |  | 2018-02-19 14:27 | 2018-02-19 14:20 | 2018-02-19 18:20 | 2018-02-19 18:05 | 5578 | 15 | 7 | 218 | 240
B43757 | SNCM438VI | 21 | 2018-02-19 | D |  | 21 | 0 |  | 6 |  |  | 송의섭 |  |  | 1087 | 2 |  | 2 |  |  | 55 | 2 |  |  | 양호 | 양호 | 양호 | 양호 | 양호 | 미정 |  |  | INGOT |  | 2018-02-19 18:36 | 2018-02-19 18:32 | 2018-02-19 21:07 | 2018-02-19 21:01 | 12 | 6 | 4 | 145 | 155 | AR-10.2
B43760 | AE1548 | 21 | 2018-02-19 | D |  | 22 | 0 |  | 7 |  |  | 송의섭 |  |  | 1090 | 3 |  | 3 | YES |  | 55 | 3 | YES |  | 양호 | 양호 | 양호 | 양호 | 양호 | 미정 |  |  | Y |  | 2018-02-19 22:04 | 2018-02-19 21:37 | 2018-02-20 01:35 | 2018-02-20 00:50 | 30 | 45 | 27 | 166 | 238 | AR-10.2
C42305 | AE8620HT | 21 | 2018-02-19 | B |  | 23 | 0 |  | 8 | [5 empty] | 1085 | 4 |  | 1 | NO |  | 55 | 1 | NO | O | 양호 | 양호 | 양호 | 양호 | 양호 | 미정 |  |  | Y |  | 2018-02-20 02:04 | 2018-02-20 02:00 | 2018-02-20 04:55 | 2018-02-20 04:45 | 25 | 10 | 4 | 161 | 175 | 알곤 미상승으로 래들교체함 35호>21호
B43767 | AE1548 | 21 | 2018-02-19 | B |  | 24 | 0 |  | 9 |  |  | 우설식 |  |  | 1080 | 5 |  | 2 |  |  | 55 | 2 |  |  | 양호 | 양호 | 양호 | 양호 | 양호 | 미정 |  |  | Y |  | 2018-02-20 05:38 | 2018-02-20 05:10 | 2018-02-20 09:00 | 2018-02-20 08:34 | 15 | 26 | 28 | 176 | 230 | AR-10.2
B43771 | AE1548M | 21 | 2018-02-20 | C |  | 25 | 0 |  | 10 |  |  | 윤호철 |  |  | 1077 | 6 |  | 3 | YES |  | 55 | 3 | YES |  | 양호 | 양호 | 양호 | 양호 | 양호 | 미정 |  |  | Y |  | 2018-02-20 09:45 | 2018-02-20 09:41 | 2018-02-20 13:25 | 2018-02-20 13:03 | 41 | 22 | 4 | 198 | 224 | AR-10.4
B43775 | SCM415C1 | 21 | 2018-02-20 | D |  | 26 | 0 |  | 11 |  |  | 윤호철 |  |  | 1086 | 7 |  | 1 |  |  | 55 | 1 |  | O | 양호 | 양호 | 양호 | 양호 | 양호 | 미정 |  |  | Y |  | 2018-02-20 14:32 | 2018-02-20 14:15 | 2018-02-20 18:10 | 2018-02-20 17:50 | 50 | 20 | 17 | 198 | 235
A43792 | AE1055LS | 21 | 2018-02-20 | D |  | 27 | 0 |  | 12 | YES | 150 | 송의섭 |  |  | 1086 | 8 |  | 2 |  |  | 55 | 2 |  |  | 양호 | 양호 | 양호 | 양호 | 양호 | 미정 |  |  | Y |  | 2018-02-20 19:34 | 2018-02-20 19:05 | 2018-02-20 22:55 | 2018-02-20 22:31 | 55 | 24 | 29 | 177 | 230
A43796 | AE1055LS | 21 | 2018-02-20 | B |  | 28 | 0 | 외삽2 | 1 |  |  | 우설식 |  |  | 1073 | 9 |  | 3 |  |  | 55 | 3 |  |  | 양호 | 양호 | 양호 | 양호 | 양호 | 미정 |  |  | Y |  | 2018-02-20 23:46 | 2018-02-20 23:40 | 2018-02-21 03:20 | 2018-02-21 03:01 | 45 | 19 | 6 | 195 | 220 | P/P 171208-09 (240)
A43800 | AE1055LS | 21 | 2018-02-20 | B |  | 29 | 0 |  | 2 | [5 empty] | 1082 | 10 |  | 4 | YES |  | 55 | 4 | YES |  | 양호 | 양호 | 양호 | 양호 | 양호 | 미정 |  |  | Y |  | 2018-02-21 04:22 | 2018-02-21 03:50 | 2018-02-21 07:50 | 2018-02-21 07:19 | 30 | 31 | 32 | 177 | 240 | AR-9.8
A43804 | STB2 | 21 | 2018-02-21 | C |  | 30 | 0 |  | 3 |  |  | 윤호철 | 김웅철 |  | 1096 | 11 |  | 1 |  |  | 55 | 1 |  |  | 양호 | 양호 | 양호 | 양호 | 양호 | 미정 |  |  | Y |  | 2018-02-21 09:10 | 2018-02-21 08:50 | 2018-02-21 12:50 | 2018-02-21 12:05 | 60 | 45 | 20 | 175 | 240 | AR-9.8 LF작업중 알곤미상승
A43808 | STB2 | 21 | 2018-02-21 | C |  | 31 | 0 |  | 4 |  |  | 윤호철 | 김웅철 |  | 1099 | 12 |  | 2 |  |  | 55 | 2 |  |  | 양호 | 양호 | 양호 | 양호 | 양호 | 미정 |  |  | Y |  | 2018-02-21 13:38 | 2018-02-21 13:18 | 2018-02-21 16:58 | 2018-02-21 16:39 | 28 | 19 | 20 | 181 | 220 | AR-9.2
B43800 | SM45CSP | 21 | 2018-02-21 | A |  | 32 | 0 |  | 5 |  |  | 김웅철 |  |  | 1091 | 13 |  | 3 | YES |  | 55 | 3 | YES |  | 양호 | 양호 | 양호 | 양호 | 양호 | 미정 |  |  | Y |  | 2018-02-21 17:39 | 2018-02-21 17:28 | 2018-02-21 21:45 | 2018-02-21 21:22 | 30 | 23 | 11 | 223 | 257 | AR-10.4
B43805 | SFMN438VM2 | 21 | 2018-02-21 | B |  | 33 | 0 |  | 6 |  |  |  | 우설식 |  | 1085 | 14 |  | 1 |  |  | 55 | 1 |  | O | 양호 | 양호 | 양호 | 양호 | 양호 | 미정 |  |  | Y |  | 2018-02-21 22:52 | 2018-02-21 22:23 | 2018-02-22 02:00 | 2018-02-22 01:43 | 38 | 17 | 29 | 171 | 217 | AR-10.1
B43809 | SFMN438VM2 | 21 | 2018-02-21 | B |  | 34 | 0 |  | 7 |  |  | 우설식 |  |  | 1073 | 15 |  | 2 |  |  | 55 | 2 |  |  | 양호 | 양호 | 양호 | 양호 | 양호 | 미정 |  |  | Y |  | 2018-02-22 02:57 | 2018-02-22 02:33 | 2018-02-22 06:20 | 2018-02-22 05:55 | 33 | 25 | 24 | 178 | 227 | AR-10.15
B43813 | AE4330VM | 21 | 2018-02-22 | C |  | 35 | 0 |  | 8 |  |  | 최용선 |  |  | 1088 | 16 |  | 3 |  |  | 55 | 3 |  |  | 양호 | 양호 | 양호 | 양호 | 양호 | 미정 |  |  | Y |  | 2018-02-22 07:19 | 2018-02-22 07:05 | 2018-02-22 11:20 | 2018-02-22 11:05 | 45 | 15 | 14 | 226 | 255 | AR-10.5
B43817 | AE4330VM5 | 21 | 2018-02-22 | C |  | 36 | 0 |  | 9 |  |  | 최용선 |  |  | 1099 | 17 |  | 1 |  |  | 55 | 1 |  | O | 양호 | 양호 | 양호 | 양호 | 양호 | 미정 |  |  | Y |  | 2018-02-22 12:44 | 2018-02-22 12:23 | 2018-02-22 16:15 | 2018-02-22 15:51 | 63 | 24 | 21 | 188 | 232 | AR-8.8
B43821 | AE4137HMA | 21 | 2018-02-22 | A |  | 37 | 0 |  | 10 |  |  | 강상완 |  |  | 1126 | 18 |  | 2 |  |  | 55 | 2 |  |  | 양호 | 양호 | 양호 | 양호 | 양호 | 미정 |  |  | Y |  | 2018-02-22 17:21 | 2018-02-22 17:06 | 2018-02-22 20:33 | 2018-02-22 20:16 | 51 | 17 | 15 | 175 | 207 | AR-10.2
B43825 | AE4137HMA | 21 | 2018-02-22 | A |  | 38 | 0 |  | 11 |  |  | 강상완 |  |  | 1139 | 19 |  | 3 |  |  | 55 | 3 |  |  | 양호 | 양호 | 양호 | 양호 | 양호 | 미정 |  |  | Y |  | 2018-02-22 21:25 | 2018-02-22 21:12 | 2018-02-23 00:35 | 2018-02-23 00:17 | 39 | 18 | 13 | 172 | 203 | AR-9.50
B43829 | AE4137HMA | 21 | 2018-02-22 | B |  | 39 | 0 | 외삽3 | 1 |  |  |  | 우설식 |  | 1080 | 1 |  | 1 |  |  | 55 | 1 |  | O | 양호 | 양호 | 양호 | 양호 | 양호 | 미정 |  |  | Y |  | 2018-02-23 01:33 | 2018-02-23 01:23 | 2018-02-23 04:50 | 2018-02-23 04:24 | 48 | 26 | 10 | 170 | 207 | P/P171208-01(230)
B43830 | SUM32F | 21 | 2018-02-22 | B |  | 40 | 0 |  | 2 |  |  |  | 우설식 |  | 1097 | 2 |  | 2 |  |  | 55 | 2 |  |  | 양호 | 양호 | 양호 | 양호 | 양호 | 미정 |  |  | Y |  | 2018-02-23 02:37 | 2018-02-23 05:20 | 2018-02-23 09:15 | 2018-02-23 09:03 | 30 | 12 | -163 | 385 | 235 | AR-10.6
C42374 | SNCM438VI | 21 | 2018-02-23 | D |  | 41 | 0 |  | 3 |  |  | 남태희 |  |  | 1102 | 3 |  | 3 |  |  | 55 | 3 |  |  | 양호 | 양호 | 양호 | 양호 | 양호 | 미정 |  |  | INGOT |  | 2018-02-23 10:15 | 2018-02-23 09:55 | 2018-02-23 12:35 | 2018-02-23 12:22 | 40 | 13 | 20 | 127 | 160
C42378 | SM45CB | 21 | 2018-02-23 | A |  | 42 | 0 |  | 4 |  |  | 남태희 |  |  | 1096 | 4 |  | 4 | YES |  | 55 | 4 | YES |  | 양호 | 양호 | 양호 | 양호 | 양호 | 미정 |  |  | Y |  | 2018-02-23 14:33 | 2018-02-23 14:20 | 2018-02-23 17:50 | 2018-02-23 17:34 | 105 | 16 | 13 | 181 | 210
C42382 | SM45C | 21 | 2018-02-23 | A |  | 43 | 0 |  | 5 |  |  |  | 남태희 |  | 1079 | 5 |  | 1 |  |  | 55 | 1 |  |  | 양호 | 양호 | 양호 | 양호 | 양호 | 미정 |  |  | Y |  | 2018-02-23 18:47 | 2018-02-23 18:30 | 2018-02-23 22:10 | 2018-02-23 21:59 | 40 | 11 | 17 | 192 | 220
C42386 | SCM435HF | 21 | 2018-02-23 | B |  | 44 | 0 |  | 6 |  |  | 남문희 |  |  | 1081 | 6 |  | 2 |  |  | 55 | 2 |  |  | 양호 | 양호 | 양호 | 양호 | 양호 | 미정 |  |  | Y |  | 2018-02-24 00:15 | 2018-02-24 00:05 | 2018-02-24 03:45 | 2018-02-24 03:13 | 115 | 32 | 10 | 177 | 220
C42390 | 20CRMOV4I | 21 | 2018-02-23 | B |  | 45 | 0 |  | 7 |  |  |  | 남문희 |  | 1089 | 7 |  | 3 | YES |  | 55 | 3 | YES |  | 양호 | 양호 | 양호 | 양호 | 양호 | 미정 |  |  | INGOT |  | 2018-02-24 04:36 | 2018-02-24 04:25 | 2018-02-24 08:20 | 2018-02-24 07:14 | 40 | 66 | 11 | 158 | 235 | C/N 철피 파손
C42394 | SCM415 | 21 | 2018-02-24 | D |  | 46 | 0 |  | 8 |  |  | 남태희 |  |  | 1102 | 8 |  | 1 |  |  | 55 | 1 |  | O | 양호 | 양호 | 양호 | 양호 | 양호 | 미정 |  |  | Y |  | 2018-02-24 09:17 | 2018-02-24 09:10 | 2018-02-24 12:20 | 2018-02-24 11:52 | 50 | 28 | 7 | 155 | 190
C42398 | SCM415HS | 21 | 2018-02-24 | D |  | 47 | 0 |  | 9 |  |  | 남태희 |  |  | 1101 | 9 |  | 2 | YES |  | 55 | 2 | YES |  | 양호 | 양호 | 양호 | 양호 | 양호 | 미정 |  |  | Y |  | 2018-02-24 14:05 | 2018-02-24 13:25 | 2018-02-24 17:23 | 2018-02-24 16:58 | 65 | 25 | 40 | 173 | 238 | CN 철피 녹아 교체
C42402 | SCM415HS | 21 | 2018-02-24 | A |  | 48 | 0 |  | 10 | [5 empty] | 1090 | 10 |  | 1 |  |  | 55 | 1 |  | O | 양호 | 양호 | 양호 | 양호 | 양호 | 미정 |  |  | Y |  | 2018-02-24 18:38 | 2018-02-24 18:18 | 2018-02-24 21:50 | 2018-02-24 21:19 | 55 | 31 | 20 | 161 | 212
C42406 | SCR440B1 | 21 | 2018-02-24 | C |  | 49 | 0 |  | 11 | YES |  |  |  |  | 1060 | 11 |  | 2 |  |  | 55 | 2 |  |  | 양호 | 양호 | 양호 | 양호 | 양호 | 미정 |  |  | Y |  | 2018-02-24 23:27 | 2018-02-24 23:20 | 2018-02-25 03:00 | 2018-02-25 02:27 | 90 | 33 | 7 | 180 | 220
C42410 | SCR440B1 | 21 | 2018-02-24 | C |  | 50 | 0 | 외삽4 | 1 | [5 empty] | 1060 | 12 |  | 3 | YES |  | 55 | 3 | YES |  | 양호 | 양호 | 양호 | 양호 | 양호 | 미정 |  |  | Y |  | 2018-02-25 03:47 | 2018-02-25 03:40 | 2018-02-25 07:25 | 2018-02-25 07:06 | 40 | 19 | 7 | 198 | 225 | P/P교체, 180119-10-218, 잔존:200mm
C42414 | SCM415C2 | 21 | 2018-02-25 | D |  | 51 | 0 |  | 2 |  |  | 남태희 |  |  | 1101 | 13 |  | 1 |  |  | 65 | 1 |  | O | 양호 | 양호 | 양호 | 양호 | 양호 | 미정 |  |  | INGOT |  | 2018-02-25 08:53 | 2018-02-25 08:35 | 2018-02-25 11:20 | 2018-02-25 11:03 | 70 | 17 | 18 | 130 | 165
C42418 | AE1055M2 | 21 | 2018-02-25 | D |  | 52 | 0 |  | 3 |  |  | 남태희 |  |  | 1101 | 14 |  | 2 | YES |  | 65 | 2 | YES |  | 양호 | 양호 | 양호 | 양호 | 양호 | 미정 |  |  | Y |  | 2018-02-25 13:22 | 2018-02-25 13:00 | 2018-02-25 17:00 | 2018-02-25 16:17 | 100 | 43 | 22 | 175 | 240
C42422 | AE1055M2 | 21 | 2018-02-25 | A |  | 53 | 0 |  | 4 | [5 empty] | 1094 | 15 |  | 1 |  |  | 55 | 1 |  | O | 양호 | 양호 | 양호 | 양호 | 양호 | 미정 |  |  | Y |  | 2018-02-25 17:55 | 2018-02-25 17:40 | 2018-02-25 21:12 | 2018-02-25 20:38 | 40 | 34 | 15 | 163 | 212
C42426 | 50CRMO4MI3 | 21 | 2018-02-25 | C |  | 54 | 0 |  | 5 | [5 empty] | 1060 | 16 |  | 2 |  |  | 55 | 2 |  |  | 양호 | 양호 | 양호 | 양호 | 양호 | 미정 |  |  | INGOT |  | 2018-02-25 22:32 | 2018-02-25 22:15 | 2018-02-26 01:45 | 2018-02-26 00:59 | 63 | 46 | 17 | 147 | 210
C42430 | SFMN431VS | 21 | 2018-02-25 | C |  | 55 | 0 |  | 6 | [5 empty] | 1060 | 17 | YES | 3 | YES |  | 55 | 3 | YES |  | 양호 | 양호 | 양호 | 양호 | 양호 | 미정 |  |  | Y |  | 2018-02-26 03:15 | 2018-02-26 03:00 | 2018-02-26 06:50 | 2018-02-26 06:17 | 75 | 33 | 15 | 182 | 230
C42432 | SM10CB | 21 | 2018-02-25 | D |  | 56 | 0 |  | 7 |  |  | 남태희 |  |  | 1101 | 1 |  | 1 |  |  | 55 | 1 |  | O | 양호 | 양호 | 양호 | 양호 | 양호 | 미정 |  |  | Y |  | 2018-02-26 05:35 | 2018-02-26 08:10 | 2018-02-26 11:20 | 2018-02-26 11:07 | 80 | 13 | -155 | 332 | 190 | W/B 잔존310
C42436 | SM10C | 21 | 2018-02-26 | D |  | 57 | 0 |  | 8 |  |  | 남태희 |  |  | 1101 | 2 |  | 2 |  |  | 55 | 2 |  |  | 양호 | 양호 | 양호 | 양호 | 양호 | 미정 |  |  | Y |  | 2018-02-26 13:19 | 2018-02-26 13:15 | 2018-02-26 16:40 | 2018-02-26 16:31 | 115 | 9 | 4 | 192 | 205
C42440 | SM10C | 21 | 2018-02-26 | B |  | 58 | 0 |  | 9 | YES |  | 남문희 |  |  | 1093 | 3 |  | 3 | YES |  | 55 | 3 | YES |  | 양호 | 양호 | 양호 | 양호 | 양호 | 미정 |  |  | Y |  | 2018-02-26 17:31 | 2018-02-26 17:20 | 2018-02-26 21:20 | 2018-02-26 21:01 | 40 | 19 | 11 | 210 | 240
C42444 | SM10CS | 21 | 2018-02-26 | B |  | 59 | 0 |  | 1 |  |  | 남문희 |  |  | 1060 | 4 |  | 1 |  |  | 55 | 1 |  | O | 양호 | 양호 | 양호 | 양호 | 양호 | 미정 |  |  | Y |  | 2018-02-26 21:49 | 2018-02-26 21:50 | 2018-02-27 00:45 | 2018-02-27 00:30 | 30 | 15 | -1 | 161 | 175 | P/P교체
C42448 | SM58CR | 21 | 2018-02-26 | C |  | 60 | 0 |  | 2 | [5 empty] | 1060 | 5 |  | 2 |  |  | 55 | 2 |  |  | 양호 | 양호 | 양호 | 양호 | 양호 | 미정 |  |  | Y |  | 2018-02-27 03:12 | 2018-02-27 03:00 | 2018-02-27 06:45 | 2018-02-27 06:08 | 135 | 37 | 12 | 176 | 225
C42453 | SFMN438V | 21 | 2018-02-27 | D |  | 61 | 0 |  | 3 |  |  | 남태희 |  |  | 1101 | 6 |  | 3 |  |  | 55 | 3 |  |  | 양호 | 양호 | 양호 | 양호 | 양호 | 미정 |  |  | Y |  | 2018-02-27 10:45 | 2018-02-27 10:25 | 2018-02-27 14:00 | 2018-02-27 13:52 | 220 | 8 | 20 | 187 | 215 | 11단 9시 영구장 대보수처리함
C42734 | AE15B34M | 21 | 2018-03-13 | B | LADLE 대보수 첫회 | 1 | 0 | 내삽 | 1 |  |  | 최용선 |  |  | 1095 | 1 |  | 1 |  |  | 55 | 1 |  | O | 양호 | 양호 | 양호 | 양호 | 양호 | 미정 |  |  | Y |  | 2018-03-13 23:48 | 2018-03-13 23:40 | 2018-03-14 03:50 | 2018-03-14 03:35 | 20740 | 15 | 8 | 227 | 250 | PP170922-02 194 | 8 | 2018-03-11 17:00 | 2018-03-13 09:20 | 2420 | 854 | 20 |  | 2018-03-13 09:40 | 2018-03-13 23:40 | 840 |  |  |  |  | 8
C42738 | AE4145MA2 | 21 | 2018-03-13 | B |  | 2 | 0 |  | 2 |  |  |  | 남문희 |  | 1084 | 2 |  | 2 |  |  | 55 | 2 |  |  | 양호 | 양호 | 양호 | 양호 | 양호 | 미정 |  |  | INGOT |  | 2018-03-14 04:44 | 2018-03-14 04:20 | 2018-03-14 07:55 | 2018-03-14 06:50 | 30 | 65 | 24 | 126 | 215
C42741 | AE4140D | 21 | 2018-03-14 | C |  | 3 | 0 |  | 3 | [5 empty] | 1060 | 3 |  | 3 |  |  | 55 | 3 |  |  | 양호 | 양호 | 양호 | 양호 | 양호 | 미정 |  |  | Y |  | 2018-03-14 08:48 | 2018-03-14 08:40 | 2018-03-14 12:15 | 2018-03-14 11:51 | 45 | 24 | 8 | 183 | 215
A44264 | AE1070MS | 21 | 2018-03-14 | A |  | 4 | 0 |  | 4 | [5 empty] | 1136 | 4 |  | 4 | YES |  | 55 | 4 | YES |  | 양호 | 양호 | 양호 | 양호 | 양호 | 미정 |  |  | Y |  | 2018-03-14 15:15 | 2018-03-14 14:45 | 2018-03-14 19:12 | 2018-03-14 18:37 | 150 | 35 | 30 | 202 | 267
A44268 | AE1070MS | 21 | 2018-03-14 | A |  | 5 | 0 |  | 5 | [5 empty] | 1086 | 5 |  | 1 |  |  | 55 | 1 |  |  | 양호 | 양호 | 양호 | 양호 | 양호 | 미정 |  |  | Y |  | 2018-03-14 19:33 | 2018-03-14 19:20 | 2018-03-14 23:30 | 2018-03-14 23:16 | 8 | 14 | 13 | 223 | 250 | AR-11.2
A44272 | AE1055MS | 21 | 2018-03-14 | B |  | 6 | 0 |  | 6 | [5 empty] | 1073 | 6 |  | 2 |  |  | 55 | 2 |  |  | 양호 | 양호 | 양호 | 양호 | 양호 | 미정 |  |  | Y |  | 2018-03-15 00:17 | 2018-03-14 23:52 | 2018-03-15 04:30 | 2018-03-15 04:05 | 22 | 25 | 25 | 228 | 278 | AR-10.45
A44277 | AE1055MS | 21 | 2018-03-14 | B |  | 7 | 0 |  | 7 |  |  | 윤석재 |  |  | 1084 | 7 |  | 3 |  |  | 55 | 3 |  |  | 양호 | 양호 | 양호 | 양호 | 양호 | 미정 |  |  | Y |  | 2018-03-15 05:20 | 2018-03-15 05:00 | 2018-03-15 08:56 | 2018-03-15 08:22 | 30 | 34 | 20 | 182 | 236 | AR-10.45
A44281 | AE1055LS | 21 | 2018-03-15 | D |  | 8 | 0 |  | 8 | [5 empty] | 1023 | 8 |  | 4 | YES |  | 55 | 4 | YES |  | 양호 | 양호 | 양호 | 양호 | 양호 | 미정 |  |  | Y |  | 2018-03-15 09:55 | 2018-03-15 09:25 | 2018-03-15 13:30 | 2018-03-15 13:09 | 29 | 21 | 30 | 194 | 245
A44285 | AE1055LS | 21 | 2018-03-15 | A |  | 9 | 0 |  | 9 | [5 empty] | 1119 | 9 |  | 1 |  |  | 55 | 1 |  |  | 양호 | 양호 | 양호 | 양호 | 양호 | 미정 |  |  | Y |  | 2018-03-15 14:25 | 2018-03-15 14:05 | 2018-03-15 17:35 | 2018-03-15 17:04 | 35 | 31 | 20 | 159 | 210
A44289 | AE1055LS | 21 | 2018-03-15 | A |  | 10 | 0 |  | 10 | [5 empty] | 1122 | 10 |  | 2 |  |  | 55 | 2 |  |  | 양호 | 양호 | 양호 | 양호 | 양호 | 미정 |  |  | Y |  | 2018-03-15 18:26 | 2018-03-15 18:14 | 2018-03-15 21:37 | 2018-03-15 21:09 | 39 | 28 | 12 | 162 | 203 | AR-10.5
A44293 | SP-AE1055LS | 21 | 2018-03-15 | B |  | 11 | 0 |  | 11 |  |  | 윤석재 |  |  | 1088 | 11 |  | 3 |  |  | 55 | 3 |  |  | 양호 | 양호 | 양호 | 양호 | 양호 | 미정 |  |  | Y |  | 2018-03-15 22:48 | 2018-03-15 22:38 | 2018-03-16 02:10 | 2018-03-16 01:33 | 61 | 37 | 10 | 165 | 212 | AR-10.2
A44297 | SP-AE1055LS | 21 | 2018-03-15 | B |  | 12 | 0 |  | 12 |  |  | 윤석재 |  |  | 1087 | 12 |  | 4 |  |  | 55 | 4 |  |  | 양호 | 양호 | 양호 | 양호 | 양호 | 미정 |  |  | Y |  | 2018-03-16 03:17 | 2018-03-16 03:05 | 2018-03-16 06:28 | 2018-03-16 05:57 | 55 | 31 | 12 | 160 | 203 | AR-9.9
A44301 | 25MOCRS4HM2 | 21 | 2018-03-16 | D |  | 13 | 0 |  | 13 |  |  |  | 장신일 |  | 1086 | 13 |  | 1 |  |  | 55 | 1 |  |  | 양호 | 양호 | 양호 | 양호 | 양호 | 미정 |  |  | Y |  | 2018-03-16 07:21 | 2018-03-16 07:00 | 2018-03-16 10:55 | 2018-03-16 10:36 | 32 | 19 | 21 | 195 | 235
A44305 | SCM822HT | 21 | 2018-03-16 | D |  | 14 | 0 |  | 14 |  |  | 장신일 |  |  | 1086 | 14 |  | 2 |  |  | 55 | 2 |  |  | 양호 | 양호 | 양호 | 양호 | 양호 | 미정 |  |  | Y |  | 2018-03-16 11:33 | 2018-03-16 11:25 | 2018-03-16 14:50 | 2018-03-16 14:23 | 30 | 27 | 8 | 170 | 205
A44309 | SCM822HT | 21 | 2018-03-16 | A |  | 15 | 0 |  | 15 | YES |  | 송의섭 |  |  | 1155 | 15 |  | 3 |  |  | 55 | 3 |  |  | 양호 | 양호 | 양호 | 양호 | 양호 | 미정 |  |  | Y |  | 2018-03-16 16:57 | 2018-03-16 16:38 | 2018-03-16 20:17 | 2018-03-16 20:01 | 108 | 16 | 18 | 185 | 219 | AR-10.5
B44268 | SM45CB | 21 | 2018-03-16 | C |  | 16 | 0 | 외삽1 | 1 | NO |  |  |  |  | 1091 | 16 |  | 4 | YES |  | 55 | 4 | YES |  | 양호 | 양호 | 양호 | 양호 | 양호 | 미정 |  |  | Y |  | 2018-03-16 21:40 | 2018-03-16 21:30 | 2018-03-17 01:35 | 2018-03-17 01:16 | 73 | 19 | 10 | 216 | 245 | AR-10.6
B44272 | SM45C | 21 | 2018-03-16 | C |  | 17 | 0 |  | 2 |  |  | 최용선 |  |  | 1089 | 17 |  | 1 |  |  | 55 | 1 |  |  | 양호 | 양호 | 양호 | 양호 | 양호 | 미정 |  |  | Y |  | 2018-03-17 02:30 | 2018-03-17 02:00 | 2018-03-17 06:13 | 2018-03-17 05:37 | 25 | 36 | 30 | 186 | 253 | AR-10.7
A44322 | AE5124H | 21 | 2018-03-17 | D |  | 18 | 0 |  | 3 |  |  | 송의섭 |  |  | 1085 | 18 |  | 2 |  |  | 55 | 2 |  |  | 양호 | 양호 | 양호 | 양호 | 양호 | 미정 |  |  | Y |  | 2018-03-17 07:14 | 2018-03-17 07:00 | 2018-03-17 11:35 | 2018-03-17 10:35 | 47 | 60 | 14 | 201 | 275
A44327 | SM50CM | 21 | 2018-03-17 | D |  | 19 | 0 |  | 4 |  |  | 장신일 |  |  | 1086 | 19 |  | 3 |  |  | 55 | 3 |  |  | 양호 | 양호 | 양호 | 양호 | 양호 | 미정 |  |  | Y |  | 2018-03-17 12:30 | 2018-03-17 12:17 | 2018-03-17 16:15 | 2018-03-17 15:51 | 42 | 24 | 13 | 201 | 238
B44284 | AE15B34M | 21 | 2018-03-17 | A |  | 20 | 0 |  | 5 |  |  |  | 장신일 |  | 1147 | 20 | YES | 4 | YES |  | 55 | 4 | YES |  | 양호 | 양호 | 양호 | 양호 | 양호 | 미정 |  |  | Y |  | 2018-03-17 17:02 | 2018-03-17 16:50 | 2018-03-17 20:28 | 2018-03-17 20:15 | 35 | 13 | 12 | 193 | 218 | AR-10.2
B44302 | ATA105M2 | 21 | 2018-03-18 | D |  | 21 | 0 |  | 6 |  |  | 송의섭 |  |  | 1085 | 1 |  | 1 | YES |  | 55 | 1 | YES |  | 양호 | 양호 | 양호 | 양호 | 양호 | 미정 |  |  | Y |  | 2018-03-18 12:25 | 2018-03-18 12:15 | 2018-03-18 15:35 | 2018-03-18 15:11 | 947 | 24 | 10 | 166 | 200 | AR-10.3
A44353 | SP-STB2 | 21 | 2018-03-18 | B |  | 22 | 0 |  | 7 |  |  | 우설식 |  |  | 1086 | 2 |  | 1 |  |  | 55 | 1 |  | O | 양호 | 양호 | 양호 | 양호 | 양호 | 미정 |  |  | Y |  | 2018-03-18 17:13 | 2018-03-18 17:00 | 2018-03-18 21:00 | 2018-03-18 20:27 | 85 | 33 | 13 | 194 | 240 | AR-10.3
A44357 | BP-SCR420HC | 21 | 2018-03-18 | B |  | 23 | 0 |  | 8 |  |  | 우설식 |  |  | 1088 | 3 |  | 1 |  |  | 55 | 1 |  | O | 양호 | 양호 | 양호 | 양호 | 양호 | 미정 |  |  | Y |  | 2018-03-18 21:48 | 2018-03-18 21:33 | 2018-03-19 02:45 | 2018-03-19 05:20 | 33 | -155 | 15 | 452 | 312 | 래들 장시간대기로 래들교체함
A44358 | BP-SCR420HC | 21 | 2018-03-18 | C |  | 24 | 0 |  | 9 |  |  | 김웅철 | 윤호철 |  | 1107 | 3 |  | 2 |  |  | 55 | 2 |  |  | 양호 | 양호 | 양호 | 양호 | 양호 | 미정 |  |  | Y |  | 2018-03-18 23:02 | 2018-03-19 03:25 | 2018-03-19 07:58 | 2018-03-19 06:34 | 40 | 84 | -263 | 452 | 273 | AR-10.2 장시간대기로 래들교체함
A44362 | BP-SCR420HC | 21 | 2018-03-19 | D |  | 25 | 0 |  | 10 |  |  | 장신일 |  |  | 1087 | 4 |  | 3 |  |  | 55 | 3 |  |  | 양호 | 양호 | 양호 | 양호 | 양호 | 미정 |  |  | Y |  | 2018-03-19 09:19 | 2018-03-19 08:57 | 2018-03-19 12:10 | 2018-03-19 11:57 | 59 | 13 | 22 | 158 | 193
A44366 | STB3D | 21 | 2018-03-19 | D |  | 26 | 0 |  | 11 | YES | 150 | 장신일 |  |  | 1083 | 5 |  | 4 | YES |  | 55 | 4 | YES |  | 양호 | 양호 | 양호 | 양호 | 양호 | 미정 |  |  | Y |  | 2018-03-19 13:58 | 2018-03-19 13:42 | 2018-03-19 17:50 | 2018-03-19 17:15 | 92 | 35 | 16 | 197 | 248
A44370 | STB3D | 21 | 2018-03-19 | B |  | 27 | 0 | 외삽2 | 1 |  |  | 윤석재 |  |  | 1080 | 6 |  | 1 |  |  | 55 | 1 |  | O | 양호 | 양호 | 양호 | 양호 | 양호 | 미정 |  |  | Y |  | 2018-03-19 18:47 | 2018-03-19 18:20 | 2018-03-19 22:18 | 2018-03-19 21:39 | 30 | 39 | 27 | 172 | 238 | P/P 180104-02 (183)
A44374 | SM48CH | 21 | 2018-03-19 | C |  | 28 | 0 |  | 2 |  |  | 김웅철 | 윤호철 |  | 1095 | 7 |  | 2 |  |  | 55 | 2 |  |  | 양호 | 양호 | 양호 | 양호 | 양호 | 미정 |  |  | Y |  | 2018-03-19 22:56 | 2018-03-19 22:45 | 2018-03-20 02:33 | 2018-03-20 02:16 | 27 | 17 | 11 | 200 | 228 | AR-9.7
A44378 | SM48CH | 21 | 2018-03-19 | C |  | 29 | 0 |  | 3 |  |  | 김웅철 | 윤호철 |  | 1091 | 8 |  | 3 | YES |  | 55 | 3 | YES |  | 양호 | 양호 | 양호 | 양호 | 양호 | 미정 |  |  | Y |  | 2018-03-20 03:28 | 2018-03-20 03:15 | 2018-03-20 07:20 | 2018-03-20 06:23 | 42 | 57 | 13 | 175 | 245 | AR-10.5
B44341 | 38MNS6 | 21 | 2018-03-20 | B |  | 30 | 0 |  | 4 |  |  | 강상완 | 김민곤 |  | 1085 | 9 |  | 1 |  |  | 55 | 1 |  | O | 양호 | 양호 | 양호 | 양호 | 양호 | 미정 |  |  | Y |  | 2018-03-20 16:00 | 2018-03-20 15:40 | 2018-03-20 19:00 | 2018-03-20 18:48 | 500 | 12 | 20 | 168 | 200
B44345 | AE1548 | 21 | 2018-03-20 | B |  | 31 | 0 |  | 5 |  |  |  | 우설식 |  | 1087 | 10 |  | 2 |  |  | 55 | 2 |  |  | 양호 | 양호 | 양호 | 양호 | 양호 | 미정 |  |  | Y |  | 2018-03-20 19:49 | 2018-03-20 19:30 | 2018-03-20 23:25 | 2018-03-20 23:03 | 30 | 22 | 19 | 193 | 235 | AR-10.4
B44349 | AE1548 | 21 | 2018-03-20 | C |  | 32 | 0 |  | 6 |  |  | 김웅철 | 윤호철 |  | 1090 | 11 |  | 3 |  |  | 55 | 3 |  |  | 양호 | 양호 | 양호 | 양호 | 양호 | 미정 |  |  | Y |  | 2018-03-21 00:21 | 2018-03-21 00:10 | 2018-03-21 03:45 | 2018-03-21 03:30 | 45 | 15 | 11 | 189 | 215 | AR-10.5
B44353 | AE1050 | 21 | 2018-03-20 | C |  | 33 | 0 |  | 7 |  |  | 최용선 |  |  | 1096 | 12 |  | 4 | YES |  | 55 | 4 | YES |  | 양호 | 양호 | 양호 | 양호 | 양호 | 미정 |  |  | Y |  | 2018-03-21 04:23 | 2018-03-21 04:10 | 2018-03-21 08:37 | 2018-03-21 08:21 | 25 | 16 | 13 | 238 | 267 | AR-10.3
A44382 | STB2D | 21 | 2018-03-21 | A |  | 34 | 0 |  | 8 |  |  |  | 김민곤 |  | 1085 | 13 |  | 1 |  |  | 55 | 1 |  |  | 양호 | 양호 | 양호 | 양호 | 양호 | 미정 |  |  | Y |  | 2018-03-21 09:29 | 2018-03-21 09:15 | 2018-03-21 12:50 | 2018-03-21 12:26 | 38 | 24 | 14 | 176 | 215
A44386 | STB2D | 21 | 2018-03-21 | A |  | 35 | 0 |  | 9 |  |  |  | 김민곤 |  | 1122 | 14 |  | 2 |  |  | 55 | 2 |  |  | 양호 | 양호 | 양호 | 양호 | 양호 | 미정 |  |  | Y |  | 2018-03-21 13:55 | 2018-03-21 13:40 | 2018-03-21 17:00 | 2018-03-21 16:44 | 50 | 16 | 15 | 169 | 200 | AR-10.1
A44390 | SCM420HON | 21 | 2018-03-21 | B |  | 36 | 0 |  | 10 |  |  | 우설식 |  |  | 1082 | 15 |  | 3 | YES |  | 55 | 3 | YES |  | 양호 | 양호 | 양호 | 양호 | 양호 | 미정 |  |  | Y |  | 2018-03-21 18:15 | 2018-03-21 17:55 | 2018-03-21 21:50 | 2018-03-21 21:38 | 55 | 12 | 20 | 204 | 235 | AR-10.5
B44370 | SCM420HON | 21 | 2018-03-21 | D |  | 37 | 0 |  | 11 |  |  | 장신일 | 우설식 |  | 1086 | 16 |  | 1 |  |  | 55 | 1 |  | O | 양호 | 양호 | 양호 | 양호 | 양호 | 미정 |  |  | Y |  | 2018-03-21 22:31 | 2018-03-21 22:23 | 2018-03-22 01:53 | 2018-03-22 01:37 | 33 | 16 | 8 | 186 | 210
B44374 | SM55CBQ | 21 | 2018-03-21 | D |  | 38 | 0 |  | 12 |  |  | 장신일 | 우설식 |  | 1087 | 17 |  | 2 |  |  | 55 | 2 |  |  | 양호 | 양호 | 양호 | 양호 | 양호 | 미정 |  |  | Y |  | 2018-03-22 02:44 | 2018-03-22 02:35 | 2018-03-22 06:44 | 2018-03-22 06:10 | 42 | 34 | 9 | 207 | 249
B44379 | AE1055LS | 21 | 2018-03-22 | A |  | 39 | 0 | 외삽3 | 1 |  |  | 강상완 | 김민곤 |  | 1112 | 18 |  | 3 |  |  | 55 | 3 |  |  | 양호 | 양호 | 양호 | 양호 | 양호 | 미정 |  |  | Y |  | 2018-03-22 07:46 | 2018-03-22 07:24 | 2018-03-22 11:00 | 2018-03-22 10:18 | 40 | 42 | 22 | 153 | 216 | P.P 180105-04(196)
A44405 | AE1055LS | 21 | 2018-03-22 | A |  | 40 | 0 |  | 2 |  |  | 강상완 | 김민곤 |  | 1129 | 19 | YES | 4 | YES |  | 55 | 4 | YES |  | 양호 | 양호 | 양호 | 양호 | 양호 | 미정 |  |  | Y |  | 2018-03-22 12:10 | 2018-03-22 11:50 | 2018-03-22 15:12 | 2018-03-22 14:44 | 50 | 28 | 20 | 154 | 202 | AR-10.6
A44409 | AE1055LS | 21 | 2018-03-22 | B |  | 41 | 0 |  | 3 |  |  | 강상완 | 윤석재 |  | 1086 | 1 |  | 1 |  |  | 55 | 1 |  |  | 양호 | 양호 | 양호 | 양호 | 양호 | 미정 |  |  | Y |  | 2018-03-22 16:32 | 2018-03-22 16:03 | 2018-03-22 19:10 | 2018-03-22 18:56 | 51 | 14 | 29 | 145 | 187 | AR-10.15
B44392 | AE1548 | 21 | 2018-03-22 | B |  | 42 | 0 |  | 4 |  |  | 윤석재 |  |  | 1082 | 2 |  | 2 |  |  | 55 | 2 |  |  | 양호 | 양호 | 양호 | 양호 | 양호 | 미정 |  |  | Y |  | 2018-03-22 20:44 | 2018-03-22 20:37 | 2018-03-23 00:28 | 2018-03-23 00:10 | 87 | 18 | 7 | 206 | 231 | AR-10.4
A44417 | AE1055LS | 21 | 2018-03-22 | D |  | 43 | 0 |  | 5 |  |  | 송의섭 |  |  | 1086 | 3 |  | 3 |  |  | 55 | 3 |  |  | 양호 | 양호 | 양호 | 양호 | 양호 | 미정 |  |  | Y |  | 2018-03-23 01:31 | 2018-03-23 00:58 | 2018-03-23 04:30 | 2018-03-23 04:18 | 30 | 12 | 33 | 166 | 212
A44421 | SP-AE1055LS | 21 | 2018-03-22 | D |  | 44 | 0 |  | 6 |  |  | 장신일 |  |  | 1089 | 4 |  | 4 | YES |  | 55 | 4 | YES |  | 양호 | 양호 | 양호 | 양호 | 양호 | 미정 |  |  | Y |  | 2018-03-23 05:40 | 2018-03-23 05:23 | 2018-03-23 09:00 | 2018-03-23 08:26 | 53 | 34 | 17 | 166 | 217
B44404 | AE1548 | 21 | 2018-03-23 | A |  | 45 | 0 |  | 7 | [5 empty] | 1095 | 5 |  | 1 |  |  | 55 | 1 |  |  | 양호 | 양호 | 양호 | 양호 | 양호 | 미정 |  |  | Y |  | 2018-03-23 09:33 | 2018-03-23 09:24 | 2018-03-23 13:35 | 2018-03-23 13:03 | 24 | 32 | 9 | 210 | 251 | AR-9.8
A44429 | 42CRMOS4HH | 21 | 2018-03-23 | C |  | 46 | 0 |  | 8 |  |  | 최용선 | 윤호철 |  | 1095 | 6 |  | 2 |  |  | 55 | 2 |  |  | 양호 | 양호 | 양호 | 양호 | 양호 | 미정 |  |  | Y |  | 2018-03-23 14:31 | 2018-03-23 14:15 | 2018-03-23 17:50 | 2018-03-23 17:38 | 40 | 12 | 16 | 188 | 215 | AR-10.5
A44433 | AE5130M | 21 | 2018-03-23 | C |  | 47 | 0 |  | 9 |  |  | 김웅철 | 윤호철 |  | 1092 | 7 |  | 3 |  |  | 55 | 3 |  |  | 양호 | 양호 | 양호 | 양호 | 양호 | 미정 |  |  | Y |  | 2018-03-23 18:57 | 2018-03-23 18:28 | 2018-03-23 22:13 | 2018-03-23 21:51 | 38 | 22 | 29 | 174 | 225 | AR-10.2
A44437 | AE5130M | 21 | 2018-03-23 | D |  | 48 | 0 |  | 10 |  |  | 장신일 |  |  | 1089 | 8 |  | 4 | YES |  | 55 | 4 | YES |  | 양호 | 양호 | 양호 | 양호 | 양호 | 미정 |  |  | Y |  | 2018-03-23 23:40 | 2018-03-23 23:28 | 2018-03-24 03:43 | 2018-03-24 03:06 | 75 | 37 | 12 | 205 | 255
A44441 | STB2 | 21 | 2018-03-23 | D |  | 49 | 0 |  | 11 | YES |  |  | 장신일 |  | 1087 | 9 |  | 1 |  |  | 55 | 1 |  |  | 양호 | 양호 | 양호 | 양호 | 양호 | 미정 |  |  | Y |  | 2018-03-24 04:46 | 2018-03-24 04:35 | 2018-03-24 08:32 | 2018-03-24 07:51 | 52 | 41 | 11 | 185 | 237
A44445 | STB2 | 21 | 2018-03-24 | A |  | 50 | 0 | 외삽4 | 1 |  |  | 강상완 |  |  | 1127 | 10 |  | 2 |  |  | 55 | 2 |  |  | 양호 | 양호 | 양호 | 양호 | 양호 | 미정 |  |  | Y |  | 2018-03-24 09:33 | 2018-03-24 09:18 | 2018-03-24 12:35 | 2018-03-24 12:18 | 46 | 17 | 15 | 165 | 197 | P/P 180111-05(220)
A44449 | STB2 | 21 | 2018-03-24 | A |  | 51 | 0 |  | 2 | [5 empty] | 1127 | 11 |  | 3 |  |  | 55 | 3 |  |  | 양호 | 양호 | 양호 | 양호 | 양호 | 미정 |  |  | Y |  | 2018-03-24 13:36 | 2018-03-24 13:24 | 2018-03-24 16:55 | 2018-03-24 16:41 | 49 | 14 | 12 | 186 | 211 | AR-9.7
A44453 | STB2 | 21 | 2018-03-24 | C |  | 52 | 0 |  | 3 |  |  | 윤호철 | 김웅철 |  | 1084 | 12 |  | 4 | YES |  | 55 | 4 | YES |  | 양호 | 양호 | 양호 | 양호 | 양호 | 미정 |  |  | Y |  | 2018-03-24 17:52 | 2018-03-24 17:45 | 2018-03-24 21:08 | 2018-03-24 20:57 | 50 | 11 | 7 | 185 | 203 | AR-10.2
A44457 | STB3D | 21 | 2018-03-24 | D |  | 53 | 0 |  | 4 |  |  | 윤호철 | 김웅철 |  | 1087 | 13 |  | 1 |  |  | 55 | 1 |  |  | 양호 | 양호 | 양호 | 양호 | 양호 | 미정 |  |  | Y |  | 2018-03-24 22:27 | 2018-03-24 22:10 | 2018-03-25 02:02 | 2018-03-25 01:44 | 62 | 18 | 17 | 197 | 232
C42967 | SMN430M8 | 21 | 2018-03-24 | D |  | 54 | 0 |  | 5 |  |  | 장신일 |  |  | 1101 | 14 |  | 2 |  |  | 55 | 2 |  | O | 양호 | 양호 | 양호 | 양호 | 양호 | 미정 |  |  | INGOT |  | 2018-03-25 02:35 | 2018-03-25 02:25 | 2018-03-25 05:25 | 2018-03-25 04:53 | 23 | 32 | 10 | 138 | 180
C43001 | SCM440J | 21 | 2018-03-25 | B |  | 55 | 0 |  | 6 |  |  | 남태희 |  |  | 1097 | 15 |  | 3 |  |  | 55 | 3 |  |  | 양호 | 양호 | 양호 | 양호 | 양호 | 미정 |  |  | Y |  | 2018-03-25 07:30 | 2018-03-25 07:15 | 2018-03-25 10:40 | 2018-03-25 10:28 | 110 | 12 | 15 | 179 | 205
C43005 | SCM440 | 21 | 2018-03-25 | B |  | 56 | 0 |  | 7 |  |  |  | 남문희 |  | 1089 | 16 |  | 4 | YES |  | 55 | 4 | YES |  | 양호 | 양호 | 양호 | 양호 | 양호 | 미정 |  |  | Y |  | 2018-03-25 11:47 | 2018-03-25 11:30 | 2018-03-25 15:20 | 2018-03-25 14:37 | 50 | 43 | 17 | 170 | 230 | AR12.6
C43009 | SNCM26V | 21 | 2018-03-25 | C |  | 57 | 0 |  | 8 | [5 empty] | 1060 | 17 |  | 1 |  |  | 55 | 1 |  |  | 양호 | 양호 | 양호 | 양호 | 양호 | 미정 |  |  | INGOT |  | 2018-03-25 16:30 | 2018-03-25 16:25 | 2018-03-25 19:20 | 2018-03-25 18:53 | 65 | 27 | 5 | 143 | 175 | AR:12.7
C43013 | 20MNV6 | 21 | 2018-03-25 | C |  | 58 | 0 |  | 9 | [5 empty] | 1060 | 18 |  | 2 |  |  | 55 | 2 |  |  | 양호 | 양호 | 양호 | 양호 | 양호 | 미정 |  |  | Y |  | 2018-03-25 21:03 | 2018-03-25 20:40 | 2018-03-26 00:20 | 2018-03-26 00:14 | 80 | 6 | 23 | 191 | 220 | AR:12.9
C43017 | 20MNV6 | 21 | 2018-03-25 | D |  | 59 | 0 |  | 10 |  |  | 남태희 |  |  | 1101 | 19 |  | 3 |  |  | 55 | 3 |  |  | 양호 | 양호 | 양호 | 양호 | 양호 | 미정 |  |  | Y |  | 2018-03-26 01:33 | 2018-03-26 01:15 | 2018-03-26 04:55 | 2018-03-26 04:46 | 55 | 9 | 18 | 193 | 220 | AR 12.4
C43021 | SCM420HT | 21 | 2018-03-26 | D |  | 60 | 0 |  | 11 |  |  | 남태희 |  |  | 1101 | 20 | YES | 4 | YES |  | 55 | 4 | YES |  | 양호 | 양호 | 양호 | 양호 | 양호 | 미정 |  |  | Y |  | 2018-03-26 06:02 | 2018-03-26 05:30 | 2018-03-26 09:25 | 2018-03-26 09:40 | 35 | -15 | 32 | 219 | 235 | AR 12.6
C43026 | SCM420HT | 21 | 2018-03-26 | B |  | 61 | 0 |  | 12 | YES |  | 남문희 |  |  | 1074 | 1 |  | 1 |  |  | 55 | 1 |  | O | 양호 | 양호 | 양호 | 양호 | 양호 | 미정 |  |  | Y |  | 2018-03-26 12:18 | 2018-03-26 12:05 | 2018-03-26 15:40 | 2018-03-26 15:12 | 160 | 28 | 13 | 174 | 215 | AR11.5상 부 교 체
C43030 | SCM420HT | 21 | 2018-03-26 | C |  | 62 | 0 |  | 1 | [5 empty] | 1060 | 2 |  | 2 |  |  | 55 | 2 |  |  | 양호 | 양호 | 양호 | 양호 | 양호 | 미정 |  |  | Y |  | 2018-03-26 16:46 | 2018-03-26 16:30 | 2018-03-26 20:10 | 2018-03-26 19:34 | 50 | 36 | 16 | 168 | 220 | P/P교체, 180110-06-211, 잔존:180mm
C43034 | SCM420HT | 21 | 2018-03-26 | C |  | 63 | 0 |  | 2 | [5 empty] | 1060 | 3 |  | 3 |  |  | 55 | 3 |  |  | 양호 | 양호 | 양호 | 양호 | 양호 | 미정 |  |  | Y |  | 2018-03-26 21:06 | 2018-03-26 21:00 | 2018-03-27 00:15 | 2018-03-26 23:52 | 50 | 23 | 6 | 165 | 195 | AR:13.6
C43039 | AE15B36C2 | 21 | 2018-03-26 | A |  | 64 | 0 |  | 3 | [5 empty] | 1075 | 4 |  | 4 | YES |  | 55 | 4 | YES |  | 양호 | 양호 | 양호 | 양호 | 양호 | 미정 |  |  | N | 1 | 2018-03-27 03:12 | 2018-03-27 03:05 | 2018-03-27 06:35 | 2018-03-27 06:21 | 170 | 14 | 7 | 189 | 210 | 12.1
C43043 | AE15B36C2 | 21 | 2018-03-27 | B |  | 65 | 0 |  | 4 |  |  | 남문희 |  |  | 1066 | 5 |  | 1 |  |  | 55 | 1 |  |  | 양호 | 양호 | 양호 | 양호 | 양호 | 미정 |  |  | Y |  | 2018-03-27 07:32 | 2018-03-27 07:15 | 2018-03-27 11:05 | 2018-03-27 10:46 | 40 | 19 | 17 | 194 | 230 | AR13.2
C43047 | AE15B36C2 | 21 | 2018-03-27 | B |  | 66 | 0 |  | 5 |  |  | 남문희 |  |  | 1075 | 6 |  | 2 |  |  | 55 | 2 |  |  | 양호 | 양호 | 양호 | 양호 | 양호 | 미정 |  |  | Y |  | 2018-03-27 13:39 | 2018-03-27 13:10 | 2018-03-27 16:35 | 2018-03-27 16:24 | 125 | 11 | 29 | 165 | 205 | 11.5
C43051 | AE15B36C2 | 21 | 2018-03-27 | C |  | 67 | 0 |  | 6 | [5 empty] | 1060 | 7 |  | 3 | YES |  | 55 | 3 | YES |  | 양호 | 양호 | 양호 | 양호 | 양호 | 미정 |  |  | Y |  | 2018-03-27 18:11 | 2018-03-27 18:05 | 2018-03-27 21:20 | 2018-03-27 21:00 | 90 | 20 | 6 | 169 | 195 | AR12.2
C43055 | SM50CM3 | 21 | 2018-03-27 | A |  | 68 | 0 |  | 7 | [5 empty] | 1060 | 8 |  | 1 |  |  | 55 | 1 |  | O | 양호 | 양호 | 양호 | 양호 | 양호 | 미정 |  |  | Y |  | 2018-03-27 23:19 | 2018-03-27 23:00 | 2018-03-28 02:45 | 2018-03-28 02:03 | 100 | 42 | 19 | 164 | 225 | 12.9
C43059 | SM50CM3 | 21 | 2018-03-27 | A |  | 69 | 0 |  | 8 | YES |  |  |  |  | 1062 | 9 |  | 2 |  |  | 55 | 2 |  |  | 양호 | 양호 | 양호 | 양호 | 양호 | 미정 |  |  | Y |  | 2018-03-28 03:35 | 2018-03-28 03:30 | 2018-03-28 06:45 | 2018-03-28 06:25 | 45 | 20 | 5 | 170 | 195 | 12.7
C43063 | DCK45M2 | 21 | 2018-03-28 | B |  | 70 | 0 |  | 1 |  |  | 남문희 |  |  | 1065 | 10 |  | 3 |  |  | 55 | 3 |  |  | 양호 | 양호 | 양호 | 양호 | 양호 | 미정 |  |  | Y |  | 2018-03-28 08:18 | 2018-03-28 08:00 | 2018-03-28 11:45 | 2018-03-28 11:17 | 75 | 28 | 18 | 179 | 225 | PP 교 체
C43067 | DCK45M2 | 21 | 2018-03-28 | B |  | 71 | 0 |  | 2 |  |  | 남문희 |  |  | 1075 | 11 |  | 4 | YES |  | 55 | 4 | YES |  | 양호 | 양호 | 양호 | 양호 | 양호 | 미정 |  |  | Y |  | 2018-03-28 13:01 | 2018-03-28 12:45 | 2018-03-28 16:20 | 2018-03-28 15:58 | 60 | 22 | 16 | 178 | 215
C43071 | SM43C | 21 | 2018-03-28 | D |  | 72 | 0 |  | 3 |  |  | 남태희 |  |  | 1101 | 12 |  | 1 |  |  | 55 | 1 |  | O | 양호 | 양호 | 양호 | 양호 | 양호 | 미정 |  |  | Y |  | 2018-03-28 17:39 | 2018-03-28 17:20 | 2018-03-28 20:50 | 2018-03-28 20:42 | 60 | 8 | 19 | 182 | 210 | 13.6
C43075 | SM45C | 21 | 2018-03-28 | D |  | 73 | 0 |  | 4 |  |  | 남태희 |  |  | 1101 | 13 |  | 2 |  |  | 55 | 2 |  |  | 양호 | 양호 | 양호 | 양호 | 양호 | 미정 |  |  | Y |  | 2018-03-28 22:04 | 2018-03-28 21:40 | 2018-03-29 01:15 | 2018-03-29 00:49 | 50 | 26 | 24 | 165 | 215 | AR13.2
C43079 | SM45C | 21 | 2018-03-28 | A |  | 74 | 0 |  | 5 | [5 empty] | 1086 | 14 |  | 3 |  |  | 55 | 3 |  |  | 양호 | 양호 | 양호 | 양호 | 양호 | 미정 |  |  | Y |  | 2018-03-29 02:04 | 2018-03-29 01:55 | 2018-03-29 05:15 | 2018-03-29 05:00 | 40 | 15 | 9 | 176 | 200 | AR-13.4
C43083 | SM45C | 21 | 2018-03-28 | A |  | 75 | 0 |  | 6 | [5 empty] | 1080 | 15 |  | 4 | YES |  | 55 | 4 | YES |  | 양호 | 양호 | 양호 | 양호 | 양호 | 미정 |  |  | Y |  | 2018-03-29 05:56 | 2018-03-29 05:40 | 2018-03-29 09:55 | 2018-03-29 09:15 | 25 | 40 | 16 | 199 | 255 | AR-11.5
C43087 | SCR420HB | 21 | 2018-03-29 | B |  | 76 | 0 |  | 7 | YES |  | 남문희 |  |  | 1088 | 16 |  | 1 |  |  | 55 | 1 |  |  | 양호 | 양호 | 양호 | 양호 | 양호 | 미정 |  |  | Y |  | 2018-03-29 10:23 | 2018-03-29 10:10 | 2018-03-29 14:15 | 2018-03-29 13:54 | 15 | 21 | 13 | 211 | 245 | 12.7
C43091 | SNCM26V | 21 | 2018-03-29 | D |  | 77 | 0 |  | 1 |  |  | 남태희 |  |  | 1101 | 17 |  | 2 |  |  | 55 | 2 |  |  | 양호 | 양호 | 양호 | 양호 | 양호 | 미정 |  |  | INGOT |  | 2018-03-29 15:19 | 2018-03-29 15:00 | 2018-03-29 18:10 | 2018-03-29 17:32 | 45 | 38 | 19 | 133 | 190 | S/B153 180124---02---190
C43095 | AE15B36D2 | 21 | 2018-03-29 | D |  | 78 | 0 |  | 2 |  |  | 남태희 |  |  | 1102 | 18 |  | 3 |  |  | 55 | 3 |  |  | 양호 | 양호 | 양호 | 양호 | 양호 | 미정 |  |  | Y |  | 2018-03-29 19:41 | 2018-03-29 19:25 | 2018-03-29 23:23 | 2018-03-29 22:54 | 75 | 29 | 16 | 194 | 238 | AR 13.5
C43099 | AE15B36D2 | 21 | 2018-03-29 | A |  | 79 | 0 |  | 3 | [5 empty] | 1080 | 19 | YES | 4 | YES |  | 55 | 4 | YES |  | 양호 | 양호 | 양호 | 양호 | 양호 | 미정 |  |  | Y |  | 2018-03-30 00:31 | 2018-03-30 00:10 | 2018-03-30 03:40 | 2018-03-30 03:17 | 47 | 23 | 21 | 166 | 210 | AR-13.2
C43103 | AE15B36D2 | 21 | 2018-03-29 | A |  | 80 | 0 |  | 4 | [5 empty] | 1076 | 1 |  | 1 |  |  | 55 | 1 |  |  | 양호 | 양호 | 양호 | 양호 | 양호 | 미정 |  |  | Y |  | 2018-03-30 04:32 | 2018-03-30 04:20 | 2018-03-30 08:05 | 2018-03-30 07:44 | 40 | 21 | 12 | 193 | 225 | AR-13.4
C43107 | AE15B36D2 | 21 | 2018-03-30 | C |  | 81 | 0 |  | 5 | [5 empty] | 1060 | 2 |  | 2 |  |  | 55 | 2 |  |  | 양호 | 양호 | 양호 | 양호 | 양호 | 미정 |  |  | Y |  | 2018-03-30 10:51 | 2018-03-30 10:40 | 2018-03-30 14:10 | 2018-03-30 14:03 | 155 | 7 | 11 | 192 | 210 | AR:12.9
C43111 | SUM43 | 21 | 2018-03-30 | D |  | 82 | 0 |  | 6 |  |  | 남태희 |  |  | 1101 | 3 |  | 3 | YES |  | 55 | 3 | YES |  | 양호 | 양호 | 양호 | 양호 | 양호 | 미정 |  |  | Y |  | 2018-03-30 15:00 | 2018-03-30 14:40 | 2018-03-30 18:10 | 2018-03-30 17:50 | 30 | 20 | 20 | 170 | 210 | AR12.9
C43115 | SUM43 | 21 | 2018-03-30 | D |  | 83 | 0 |  | 7 |  |  | 남태희 |  |  | 1101 | 4 |  | 1 |  |  | 55 | 1 |  | O | 양호 | 양호 | 양호 | 양호 | 양호 | 미정 |  |  | Y |  | 2018-03-30 19:22 | 2018-03-30 19:05 | 2018-03-30 22:38 | 2018-03-30 22:05 | 55 | 33 | 17 | 163 | 213 | AR12.6
C43119 | SCM440HF | 21 | 2018-03-30 | A |  | 84 | 0 |  | 8 | YES | 150 | 남태희 |  |  | 1088 | 5 |  | 2 |  |  | 55 | 2 |  |  | 양호 | 양호 | 양호 | 양호 | 양호 | 미정 |  |  | Y |  | 2018-03-30 23:46 | 2018-03-30 23:40 | 2018-03-31 03:40 | 2018-03-31 03:20 | 62 | 20 | 6 | 214 | 240 | AR-12.5 PP 교체 180126-06-214
C43123 | 42CRMO4HK | 21 | 2018-03-30 | A |  | 85 | 0 |  | 1 |  |  | 남태희 |  |  | 1078 | 6 |  | 3 |  |  | 55 | 3 |  |  | 양호 | 양호 | 양호 | 양호 | 양호 | 미정 |  |  | Y |  | 2018-03-31 04:38 | 2018-03-31 04:20 | 2018-03-31 07:50 | 2018-03-31 07:39 | 40 | 11 | 18 | 182 | 210
C43127 | SM43C | 21 | 2018-03-31 | C |  | 86 | 0 |  | 2 | [5 empty] | 1060 | 7 |  | 4 |  |  | 55 | 4 |  |  | 양호 | 양호 | 양호 | 양호 | 양호 | 미정 |  |  | Y |  | 2018-03-31 10:11 | 2018-03-31 09:55 | 2018-03-31 13:40 | 2018-03-31 13:09 | 125 | 31 | 16 | 178 | 225 | AR:12.9
C43131 | SM45C | 21 | 2018-03-31 | D |  | 87 | 0 |  | 3 |  |  |  | 남태희 |  | 1101 | 8 |  | 1 |  |  | 55 | 1 |  |  | 양호 | 양호 | 양호 | 양호 | 양호 | 미정 |  |  | Y |  | 2018-03-31 14:44 | 2018-03-31 14:30 | 2018-03-31 17:40 | 2018-03-31 17:25 | 50 | 15 | 14 | 161 | 190 | AR12.3
C43135 | SCM415C2 | 21 | 2018-03-31 | D |  | 88 | 0 |  | 4 |  |  | 남태희 |  |  | 1098 | 9 |  | 2 |  |  | 55 | 2 |  |  | 양호 | 양호 | 양호 | 양호 | 양호 | 미정 |  |  | INGOT |  | 2018-03-31 18:55 | 2018-03-31 18:30 | 2018-03-31 21:10 | 2018-03-31 20:58 | 50 | 12 | 25 | 123 | 160 | 21호래들 영구장 13단 9시방향 대보수
A42785 | STB3D | 22 | 2018-01-01 | B |  | 12 | 0 |  | 12 |  |  | 윤석재 |  |  | 1088 | 12 |  | 1 |  |  | 55 | 1 |  | O | 양호 | 양호 | 양호 | 양호 | 양호 | 미정 |  |  | Y |  | 2018-01-01 08:27 | 2018-01-01 08:16 | 2018-01-01 11:48 | 2018-01-01 11:35 | 44 | 13 | 11 | 189 | 212 | AR-9.6
A42789 | STB3D | 22 | 2018-01-01 | B |  | 13 | 0 |  | 13 | YES |  | 윤석재 |  |  | 1083 | 13 |  | 2 |  |  | 55 | 2 |  |  | 양호 | 양호 | 양호 | 양호 | 양호 | 미정 |  |  | Y |  | 2018-01-01 12:28 | 2018-01-01 12:20 | 2018-01-01 17:30 | 2018-01-01 16:31 | 32 | 59 | 8 | 243 | 310 | AR-9.2
A42793 | SCR420HQ | 22 | 2018-01-01 | C |  | 14 | 0 | 외삽1 | 1 |  |  | 최용선 |  |  | 1082 | 14 |  | 3 |  |  | 55 | 3 |  |  | 양호 | 양호 | 양호 | 양호 | 양호 | 미정 |  |  | Y |  | 2018-01-01 18:13 | 2018-01-01 17:57 | 2018-01-01 22:02 | 2018-01-01 21:26 | 27 | 36 | 16 | 194 | 245 | AR-10.5
B42796 | SM48CM1 | 22 | 2018-01-01 | A |  | 15 | 0 |  | 2 | [5 empty] | 1128 | 15 |  | 4 | YES |  | 55 | 4 | YES |  | 양호 | 양호 | 양호 | 양호 | 양호 | 미정 |  |  | Y |  | 2018-01-01 23:04 | 2018-01-01 22:52 | 2018-01-02 02:40 | 2018-01-02 02:21 | 50 | 19 | 13 | 196 | 228 | AR-10.50
A42802 | SCR420HQ | 22 | 2018-01-01 | A |  | 16 | 0 |  | 3 |  |  |  |  | E6B18BB539E1487C92CB3AAF6507D1EF | 1127 | 16 |  | 1 | YES |  | 55 | 1 | YES |  | 양호 | 양호 | 양호 | 양호 | 양호 | 미정 |  |  | Y |  | 2018-01-02 03:13 | 2018-01-02 02:55 | 2018-01-02 06:40 | 2018-01-02 05:49 | 15 | 51 | 18 | 156 | 225 | AR-10.80
A42806 | SM48CM1 | 22 | 2018-01-02 | B |  | 17 | 0 |  | 4 |  |  | 윤석재 | 우설식 |  | 1085 | 17 |  | 1 |  |  | 55 | 1 |  | O | 양호 | 양호 | 양호 | 양호 | 양호 | 미정 |  |  | Y |  | 2018-01-02 07:25 | 2018-01-02 07:10 | 2018-01-02 10:40 | 2018-01-02 10:13 | 30 | 27 | 15 | 168 | 210 | AR-10.15
A42810 | 42CRMO4MS2 | 22 | 2018-01-02 | B |  | 18 | 0 |  | 5 |  |  | 우설식 |  |  | 1083 | 18 |  | 2 |  |  | 55 | 2 |  |  | 양호 | 양호 | 양호 | 양호 | 양호 | 미정 |  |  | Y |  | 2018-01-02 12:07 | 2018-01-02 11:35 | 2018-01-02 15:25 | 2018-01-02 15:07 | 55 | 18 | 32 | 180 | 230 | AR-10.25
A42814 | 42CRMO4MS2 | 22 | 2018-01-02 | C |  | 19 | 0 |  | 6 | [5 empty] | 1078 | 19 |  | 3 |  |  | 55 | 3 |  |  | 양호 | 양호 | 양호 | 양호 | 양호 | 미정 |  |  | Y |  | 2018-01-02 16:33 | 2018-01-02 16:19 | 2018-01-02 20:05 | 2018-01-02 19:47 | 54 | 18 | 14 | 193 | 226 | AR-10.3
A42818 | AE1055LS | 22 | 2018-01-02 | C |  | 20 | 0 |  | 7 |  |  | 최용선 |  |  | 1074 | 20 | YES | 4 | YES |  | 55 | 4 | YES |  | 양호 | 양호 | 양호 | 양호 | 양호 | 미정 |  |  | Y |  | 2018-01-02 21:06 | 2018-01-02 20:40 | 2018-01-03 00:44 | 2018-01-03 00:10 | 35 | 34 | 26 | 185 | 244 | AR-10.5
A42822 | AE1055LS | 22 | 2018-01-02 | A |  | 21 | 0 |  | 8 |  |  | 강상완 |  |  | 1124 | 1 |  | 1 |  |  | 55 | 1 |  |  | 양호 | 양호 | 양호 | 양호 | 양호 | 미정 |  |  | Y |  | 2018-01-03 02:05 | 2018-01-03 01:42 | 2018-01-03 05:02 | 2018-01-03 04:39 | 58 | 23 | 23 | 154 | 200 | AR-9.60
A42831 | STB2 | 22 | 2018-01-03 | B |  | 23 | 0 |  | 10 |  |  | 윤석재 |  |  | 1079 | 3 |  | 3 |  |  | 55 | 3 |  |  | 양호 | 양호 | 양호 | 양호 | 양호 | 미정 |  |  | Y |  | 2018-01-03 11:44 | 2018-01-03 11:20 | 2018-01-03 14:45 | 2018-01-03 14:32 | 378 | 13 | 24 | 168 | 205 | AR-10
A42835 | STB2 | 22 | 2018-01-03 | D |  | 24 | 0 |  | 11 | YES |  |  | 장신일 |  | 1088 | 4 |  | 4 | YES |  | 55 | 4 | YES |  | 양호 | 양호 | 양호 | 양호 | 양호 | 미정 |  |  | Y |  | 2018-01-03 16:01 | 2018-01-03 15:40 | 2018-01-03 19:13 | 2018-01-03 19:00 | 55 | 13 | 21 | 179 | 213 | AR-9.75
A42839 | STB2 | 22 | 2018-01-03 | D |  | 25 | 0 | 외삽2 | 1 |  |  |  | 장신일 |  | 1086 | 5 |  | 1 |  |  | 55 | 1 |  |  | 양호 | 양호 | 양호 | 양호 | 양호 | 미정 |  |  | Y |  | 2018-01-03 20:36 | 2018-01-03 20:27 | 2018-01-03 23:47 | 2018-01-03 23:21 | 74 | 26 | 9 | 165 | 200 | P/P 170823-03-217 22파이 파이프 7개사용함 S/B마모발생
A42843 | SCR420HB2 | 22 | 2018-01-03 | A |  | 26 | 0 |  | 2 |  |  | 강상완 |  |  | 1116 | 6 |  | 2 |  |  | 55 | 2 |  |  | 양호 | 양호 | 양호 | 양호 | 양호 | 미정 |  |  | Y |  | 2018-01-04 00:44 | 2018-01-04 00:17 | 2018-01-04 04:25 | 2018-01-04 04:03 | 30 | 22 | 27 | 199 | 248 | AR-10.60
A42847 | SCR420HB2 | 22 | 2018-01-03 | A |  | 27 | 0 |  | 3 | [5 empty] | 1133 | 7 |  | 3 |  |  | 55 | 3 |  |  | 양호 | 양호 | 양호 | 양호 | 양호 | 미정 |  |  | Y |  | 2018-01-04 05:17 | 2018-01-04 04:53 | 2018-01-04 08:10 | 2018-01-04 07:53 | 28 | 17 | 24 | 157 | 197 | AR-10.20
A42851 | SCR420HB2 | 22 | 2018-01-04 | B |  | 28 | 0 |  | 4 |  |  | 우설식 |  |  | 1083 | 8 |  | 1 |  |  | 55 | 1 |  | O | 양호 | 양호 | 양호 | 양호 | 양호 | 미정 |  |  | Y |  | 2018-01-04 09:12 | 2018-01-04 08:46 | 2018-01-04 12:12 | 2018-01-04 11:43 | 36 | 29 | 26 | 151 | 206 | AR-10.4
A42855 | AE4150M3 | 22 | 2018-01-04 | B |  | 29 | 0 |  | 5 |  |  | 윤석재 |  |  | 1082 | 9 |  | 2 |  |  | 55 | 2 |  |  | 양호 | 양호 | 양호 | 양호 | 양호 | 미정 |  |  | Y |  | 2018-01-04 13:11 | 2018-01-04 12:53 | 2018-01-04 16:50 | 2018-01-04 16:32 | 41 | 18 | 18 | 201 | 237 | AR-10.15
A42859 | SM35CH | 22 | 2018-01-04 | D |  | 30 | 0 |  | 6 |  |  | 송의섭 |  |  | 1089 | 10 |  | 3 |  |  | 55 | 3 |  |  | 양호 | 양호 | 양호 | 양호 | 양호 | 미정 |  |  | Y |  | 2018-01-04 18:11 | 2018-01-04 17:57 | 2018-01-04 21:28 | 2018-01-04 21:02 | 67 | 26 | 14 | 171 | 211
A42863 | AE1055LS | 22 | 2018-01-04 | A |  | 31 | 0 |  | 7 |  |  | 송의섭 |  |  | 1131 | 11 |  | 4 | YES |  | 55 | 4 | YES |  | 양호 | 양호 | 양호 | 양호 | 양호 | 미정 |  |  | Y |  | 2018-01-04 22:15 | 2018-01-04 21:56 | 2018-01-05 01:35 | 2018-01-05 01:08 | 28 | 27 | 19 | 174 | 219
A42867 | AE1055LS | 22 | 2018-01-04 | A |  | 32 | 0 |  | 8 |  |  | 강상완 |  |  | 1129 | 12 |  | 1 |  |  | 55 | 1 |  |  | 양호 | 양호 | 양호 | 양호 | 양호 | 미정 |  |  | Y |  | 2018-01-05 02:31 | 2018-01-05 01:58 | 2018-01-05 05:40 | 2018-01-05 05:20 | 23 | 20 | 33 | 169 | 222 | AR-10.5
A42871 | BP-SCM415HS | 22 | 2018-01-05 | C |  | 33 | 0 |  | 9 |  |  | 최용선 | 김웅철 |  | 1090 | 13 |  | 2 | YES |  | 55 | 2 | YES |  | 양호 | 양호 | 양호 | 양호 | 양호 | 미정 |  |  | N | 1 | 2018-01-05 06:25 | 2018-01-05 06:10 | 2018-01-05 10:00 | 2018-01-05 09:46 | 30 | 14 | 15 | 201 | 230 | AR-10.4 연주강공으로하부교체함
A42875 | BP-SCM415HS | 22 | 2018-01-05 | C |  | 34 | 0 |  | 10 | YES |  |  | 김웅철 |  | 1077 | 14 |  | 1 |  |  | 55 | 1 |  | O | 양호 | 양호 | 양호 | 양호 | 양호 | 미정 |  |  | Y |  | 2018-01-05 10:41 | 2018-01-05 10:30 | 2018-01-05 13:54 | 2018-01-05 13:33 | 30 | 21 | 11 | 173 | 204 | AR-10
A42879 | SCM415HON | 22 | 2018-01-05 | D |  | 35 | 0 | 외삽3 | 1 |  |  | 장신일 |  |  | 1089 | 15 |  | 2 |  |  | 55 | 2 |  |  | 양호 | 양호 | 양호 | 양호 | 양호 | 미정 |  |  | Y |  | 2018-01-05 14:43 | 2018-01-05 14:35 | 2018-01-05 18:17 | 2018-01-05 17:31 | 41 | 46 | 8 | 169 | 222 | P/P 170822-07-200
B42857 | 20MNCRS5HM5 | 22 | 2018-01-05 | D |  | 36 | 0 |  | 2 |  |  |  | 장신일 |  | 1091 | 16 |  | 3 | YES |  | 55 | 3 | YES |  | 양호 | 양호 | 양호 | 양호 | 양호 | 미정 |  |  | Y |  | 2018-01-05 18:23 | 2018-01-05 18:17 | 2018-01-05 22:13 | 2018-01-05 21:48 | 0 | 25 | 6 | 205 | 236 | C/N 철피 일어남
B42861 | KFMN438S | 22 | 2018-01-05 | A |  | 37 | 0 |  | 3 |  |  | 강상완 |  |  | 1129 | 17 |  | 1 |  |  | 55 | 1 |  | O | 양호 | 양호 | 양호 | 양호 | 양호 | 미정 |  |  | Y |  | 2018-01-05 22:54 | 2018-01-05 22:47 | 2018-01-06 02:18 | 2018-01-06 02:03 | 34 | 15 | 7 | 189 | 211 | AR-8.90
B42865 | 25MOCRS4HM | 22 | 2018-01-05 | A |  | 38 | 0 |  | 4 |  |  | 강상완 |  |  | 1144 | 18 |  | 2 |  |  | 55 | 2 |  |  | 양호 | 양호 | 양호 | 양호 | 양호 | 미정 |  |  | Y |  | 2018-01-06 02:55 | 2018-01-06 02:40 | 2018-01-06 07:05 | 2018-01-06 06:49 | 22 | 16 | 15 | 234 | 265 | AR-10.75
C41464 | SM50CM | 22 | 2018-01-06 | C |  | 39 | 0 |  | 5 |  |  | 최용선 |  |  | 1060 | 19 |  | 3 |  |  | 55 | 3 |  |  | 양호 | 양호 | 양호 | 양호 | 양호 | 미정 |  |  | Y |  | 2018-01-06 08:42 | 2018-01-06 08:20 | 2018-01-06 12:05 | 2018-01-06 11:48 | 75 | 17 | 22 | 187 | 225
C41467 | SM25C | 22 | 2018-01-06 | C |  | 40 | 0 |  | 6 |  |  |  | 윤호철 |  | 1060 | 20 | YES | 4 | YES |  | 55 | 4 | YES |  | 양호 | 양호 | 양호 | 양호 | 양호 | 미정 |  |  | Y |  | 2018-01-06 13:20 | 2018-01-06 13:15 | 2018-01-06 16:35 | 2018-01-06 16:29 | 70 | 6 | 5 | 189 | 200
C41471 | SM25C | 22 | 2018-01-06 | D |  | 41 | 0 |  | 7 |  |  | 남태희 |  |  | 1101 | 1 |  | 1 |  |  | 55 | 1 |  | O | 양호 | 양호 | 양호 | 양호 | 양호 | 미정 |  |  | Y |  | 2018-01-06 17:45 | 2018-01-06 17:25 | 2018-01-06 20:45 | 2018-01-06 20:34 | 50 | 11 | 20 | 170 | 200 | W/B 잔존300
C41475 | DCK45M2 | 22 | 2018-01-06 | B |  | 42 | 0 |  | 8 |  |  | 남태희 |  |  | 1099 | 2 |  | 2 | YES |  | 55 | 2 | YES |  | 양호 | 양호 | 양호 | 양호 | 양호 | 미정 |  |  | N | 2 | 2018-01-06 22:17 | 2018-01-06 22:05 | 2018-01-07 01:50 | 2018-01-07 01:26 | 80 | 24 | 12 | 189 | 225 | 빌랫트에서 자연개공불량으로 파이퍼2개 사용함
C41479 | SM45C | 22 | 2018-01-06 | B |  | 43 | 0 |  | 9 | YES |  | 남문희 |  |  | 1090 | 3 |  | 1 |  |  | 55 | 1 |  | O | 양호 | 양호 | 양호 | 양호 | 양호 | 미정 |  |  | Y |  | 2018-01-07 03:12 | 2018-01-07 03:00 | 2018-01-07 06:45 | 2018-01-07 06:15 | 70 | 30 | 12 | 183 | 225 | 빌레 트 하 부 렌 싱 으 의 로 하 부 교 체
C41483 | DCK45M2 | 22 | 2018-01-07 | C |  | 44 | 0 | 외삽4 | 1 |  |  |  | 윤호철 |  | 1060 | 4 |  | 2 |  |  | 55 | 2 |  |  | 양호 | 양호 | 양호 | 양호 | 양호 | 미정 |  |  | Y |  | 2018-01-07 08:04 | 2018-01-07 07:50 | 2018-01-07 11:20 | 2018-01-07 10:56 | 65 | 24 | 14 | 171 | 210 | P/P교체, 171121-14-227, 잔존:250mm
C41487 | SCM822HI | 22 | 2018-01-07 | C |  | 45 | 0 |  | 2 |  |  |  | 윤호철 |  | 1060 | 5 |  | 3 | YES |  | 55 | 3 | YES |  | 양호 | 양호 | 양호 | 양호 | 양호 | 미정 |  |  | INGOT |  | 2018-01-07 12:40 | 2018-01-07 12:15 | 2018-01-07 15:20 | 2018-01-07 14:56 | 55 | 24 | 25 | 136 | 185
C41491 | SNCM439P | 22 | 2018-01-07 | D |  | 46 | 0 |  | 3 |  |  | 남태희 |  |  | 1101 | 6 |  | 1 |  |  | 55 | 1 |  | O | 양호 | 양호 | 양호 | 양호 | 양호 | 미정 |  |  | Y |  | 2018-01-07 17:22 | 2018-01-07 17:10 | 2018-01-07 21:15 | 2018-01-07 20:57 | 110 | 18 | 12 | 216 | 245
C41495 | SM45C | 22 | 2018-01-07 | D |  | 47 | 0 |  | 4 |  |  | 남태희 |  |  | 1101 | 7 |  | 2 |  |  | 55 | 2 |  |  | 양호 | 양호 | 양호 | 양호 | 양호 | 미정 |  |  | Y |  | 2018-01-07 21:37 | 2018-01-07 21:25 | 2018-01-08 00:35 | 2018-01-08 00:26 | 10 | 9 | 12 | 169 | 190
C41499 | AE15B36D | 22 | 2018-01-07 | B |  | 48 | 0 |  | 5 |  |  |  | 남문희 |  | 1091 | 8 |  | 3 | YES |  | 55 | 3 | YES |  | 양호 | 양호 | 양호 | 양호 | 양호 | 미정 |  |  | Y |  | 2018-01-08 02:36 | 2018-01-08 02:15 | 2018-01-08 05:50 | 2018-01-08 05:42 | 100 | 8 | 21 | 186 | 215
C41503 | AE15B36D2 | 22 | 2018-01-08 | C |  | 49 | 0 |  | 6 |  |  | 윤호철 |  |  | 1060 | 9 |  | 1 |  |  | 55 | 1 |  | O | 양호 | 양호 | 양호 | 양호 | 양호 | 미정 |  |  | Y |  | 2018-01-08 07:01 | 2018-01-08 06:45 | 2018-01-08 10:20 | 2018-01-08 10:09 | 55 | 11 | 16 | 188 | 215
C41507 | AE15B36D2 | 22 | 2018-01-08 | C |  | 50 | 0 |  | 7 |  |  |  | 윤호철 |  | 1060 | 10 |  | 2 |  |  | 55 | 2 |  |  | 양호 | 양호 | 양호 | 양호 | 양호 | 미정 |  |  | Y |  | 2018-01-08 11:11 | 2018-01-08 11:05 | 2018-01-08 14:45 | 2018-01-08 14:27 | 45 | 18 | 6 | 196 | 220
C41511 | AE15B36D2 | 22 | 2018-01-08 | A |  | 51 | 0 |  | 8 | [5 empty] | 1088 | 11 |  | 3 | YES |  | 55 | 3 | YES |  | 양호 | 양호 | 양호 | 양호 | 양호 | 미정 |  |  | Y |  | 2018-01-08 15:45 | 2018-01-08 15:30 | 2018-01-08 19:10 | 2018-01-08 18:46 | 45 | 24 | 15 | 181 | 220 | INGOT 5.8 톤 생산 으로 교체
C41515 | SCM440I | 22 | 2018-01-08 | A |  | 52 | 0 |  | 9 | [5 empty] | 1077 | 12 |  | 1 |  |  | 65 | 1 |  | O | 양호 | 양호 | 양호 | 양호 | 양호 | 미정 |  |  | INGOT |  | 2018-01-08 20:10 | 2018-01-08 19:55 | 2018-01-08 22:30 | 2018-01-08 22:31 | 45 | -1 | 15 | 141 | 155 | INGOT 5.8 톤
C41519 | SM45CM6 | 22 | 2018-01-08 | B |  | 53 | 0 |  | 10 |  |  | 남문희 |  |  | 1070 | 13 |  | 1 |  |  | 55 | 1 |  | O | 양호 | 양호 | 양호 | 양호 | 양호 | 미정 |  |  | Y |  | 2018-01-09 00:41 | 2018-01-09 00:20 | 2018-01-09 03:50 | 2018-01-09 03:40 | 110 | 10 | 21 | 179 | 210
C41523 | 16MNCRS5H3 | 22 | 2018-01-08 | B |  | 54 | 0 |  | 11 |  |  | 남문희 |  |  | 1071 | 14 |  | 2 |  |  | 55 | 2 |  |  | 양호 | 양호 | 양호 | 양호 | 양호 | 미정 |  |  | Y |  | 2018-01-09 05:28 | 2018-01-09 05:15 | 2018-01-09 08:35 | 2018-01-09 08:08 | 85 | 27 | 13 | 160 | 200
C41525 | SM45C | 22 | 2018-01-10 | D |  | 55 | 0 |  | 12 | [5 empty] | 1095 | 15 |  | 3 | YES |  | 55 | 3 | YES |  | 양호 | 양호 | 양호 | 양호 | 양호 | 미정 |  |  | Y |  | 2018-01-10 07:22 | 2018-01-10 07:10 | 2018-01-10 10:40 | 2018-01-10 10:19 | 1355 | 21 | 12 | 177 | 210
C41529 | SM45C | 22 | 2018-01-10 | D |  | 56 | 0 |  | 13 | YES | 170 | 남태희 |  |  | 1101 | 16 |  | 1 |  |  | 55 | 1 |  | O | 양호 | 양호 | 양호 | 양호 | 양호 | 미정 |  |  | Y |  | 2018-01-10 11:53 | 2018-01-10 11:35 | 2018-01-10 14:40 | 2018-01-10 14:27 | 55 | 13 | 18 | 153 | 185 | PP 교체 171123--20--201
C41533 | SWRCH45 | 22 | 2018-01-10 | A |  | 57 | 0 | 외삽5 | 1 | [5 empty] | 1080 | 17 |  | 2 |  |  | 55 | 2 |  |  | 양호 | 양호 | 양호 | 양호 | 양호 | 미정 |  |  | Y |  | 2018-01-10 16:26 | 2018-01-10 16:16 | 2018-01-10 19:00 | 2018-01-10 18:45 | 96 | 15 | 10 | 139 | 164
C41537 | AE1541M | 22 | 2018-01-10 | A |  | 58 | 0 |  | 2 | [5 empty] | 1077 | 18 | YES | 3 | YES |  | 55 | 3 | YES |  | 양호 | 양호 | 양호 | 양호 | 양호 | 미정 |  |  | Y |  | 2018-01-10 21:56 | 2018-01-10 21:46 | 2018-01-11 01:35 | 2018-01-11 00:48 | 166 | 47 | 10 | 172 | 229
A43002 | 42CRMO4MS | 22 | 2018-01-10 | B |  | 59 | 0 |  | 3 |  |  | 윤석재 |  |  | 1080 | 1 |  | 1 |  |  | 55 | 1 |  | O | 양호 | 양호 | 양호 | 양호 | 양호 | 미정 |  |  | Y |  | 2018-01-11 02:38 | 2018-01-11 02:30 | 2018-01-11 06:10 | 2018-01-11 05:49 | 55 | 21 | 8 | 190 | 220 | AR 10.8
A43006 | 42CRMO4MS | 22 | 2018-01-11 | D |  | 60 | 0 |  | 4 |  |  | 장신일 |  |  | 1088 | 2 |  | 2 |  |  | 55 | 2 |  |  | 양호 | 양호 | 양호 | 양호 | 양호 | 미정 |  |  | Y |  | 2018-01-11 06:46 | 2018-01-11 06:25 | 2018-01-11 11:00 | 2018-01-11 10:35 | 15 | 25 | 21 | 229 | 275 | AR-9.4
B42983 | SM45C | 22 | 2018-01-11 | D |  | 61 | 0 |  | 5 |  |  | 장신일 |  |  | 1087 | 3 |  | 3 |  |  | 55 | 3 |  |  | 양호 | 양호 | 양호 | 양호 | 양호 | 미정 |  |  | Y |  | 2018-01-11 11:54 | 2018-01-11 11:36 | 2018-01-11 15:17 | 2018-01-11 14:59 | 36 | 18 | 18 | 185 | 221
B42987 | SM45C | 22 | 2018-01-11 | A |  | 62 | 0 |  | 6 |  |  |  | 송의섭 |  | 1118 | 4 |  | 4 | YES |  | 55 | 4 | YES |  | 양호 | 양호 | 양호 | 양호 | 양호 | 미정 |  |  | Y |  | 2018-01-11 16:05 | 2018-01-11 16:00 | 2018-01-11 19:25 | 2018-01-11 18:58 | 43 | 27 | 5 | 174 | 205 | AR-9.95
B42991 | SCR415HM | 22 | 2018-01-11 | A |  | 63 | 0 |  | 7 |  |  | 강상완 |  |  | 1132 | 5 |  | 1 |  |  | 55 | 1 |  |  | 양호 | 양호 | 양호 | 양호 | 양호 | 미정 |  |  | Y |  | 2018-01-11 20:35 | 2018-01-11 20:08 | 2018-01-11 23:55 | 2018-01-11 23:39 | 43 | 16 | 27 | 184 | 227 | AR-10.20
B42995 | 16MNCR5H | 22 | 2018-01-11 | C |  | 64 | 0 |  | 8 |  |  | 최용선 |  |  | 1080 | 6 |  | 2 |  |  | 55 | 2 |  |  | 양호 | 양호 | 양호 | 양호 | 양호 | 미정 |  |  | Y |  | 2018-01-12 00:50 | 2018-01-12 00:30 | 2018-01-12 04:10 | 2018-01-12 03:50 | 35 | 20 | 20 | 180 | 220 | AR-10.75
B42999 | AE4145MD | 22 | 2018-01-11 | C |  | 65 | 0 |  | 9 |  |  | 최용선 |  |  | 1080 | 7 |  | 3 |  |  | 55 | 3 |  |  | 양호 | 양호 | 양호 | 양호 | 양호 | 미정 |  |  | Y |  | 2018-01-12 04:52 | 2018-01-12 04:40 | 2018-01-12 08:37 | 2018-01-12 08:24 | 30 | 13 | 12 | 211 | 237 | AR-9.95
B43003 | SNCM26V | 22 | 2018-01-12 | D |  | 66 | 0 | 외삽6 | 1 |  |  | 송의섭 |  |  | 1087 | 8 |  | 4 | YES |  | 55 | 4 | YES |  | 양호 | 양호 | 양호 | 양호 | 양호 | 미정 |  |  | INGOT |  | 2018-01-12 09:55 | 2018-01-12 09:35 | 2018-01-12 12:50 | 2018-01-12 12:25 | 58 | 25 | 20 | 150 | 195 | P/P 171227-07-238 인고트작업
B43007 | SNCMH2 | 22 | 2018-01-12 | A |  | 67 | 0 |  | 2 |  |  | 송의섭 |  |  | 1141 | 9 |  | 1 |  |  | 55 | 1 |  |  | 양호 | 양호 | 양호 | 양호 | 양호 | 미정 |  |  | Y |  | 2018-01-12 15:05 | 2018-01-12 14:48 | 2018-01-12 18:22 | 2018-01-12 18:06 | 118 | 16 | 17 | 181 | 214 | AR-10.7
B43011 | SNCMH2 | 22 | 2018-01-12 | A |  | 68 | 0 |  | 3 |  |  | 강상완 |  |  | 1121 | 10 |  | 2 |  |  | 55 | 2 |  |  | 양호 | 양호 | 양호 | 양호 | 양호 | 미정 |  |  | Y |  | 2018-01-12 19:21 | 2018-01-12 19:15 | 2018-01-12 22:40 | 2018-01-12 22:19 | 53 | 21 | 6 | 179 | 205 | AR-9.9
B43015 | AE15B36D | 22 | 2018-01-12 | C |  | 69 | 0 |  | 4 |  |  | 최용선 |  |  | 1085 | 11 |  | 3 |  |  | 55 | 3 |  |  | 양호 | 양호 | 양호 | 양호 | 양호 | 미정 |  |  | Y |  | 2018-01-12 23:31 | 2018-01-12 23:15 | 2018-01-13 03:10 | 2018-01-13 02:54 | 35 | 16 | 16 | 203 | 235 | AR-10.35
B43019 | AE15B36D | 22 | 2018-01-12 | C |  | 70 | 0 |  | 5 |  |  | 윤호철 |  |  | 1083 | 12 |  | 4 | YES |  | 55 | 4 | YES |  | 양호 | 양호 | 양호 | 양호 | 양호 | 미정 |  |  | Y |  | 2018-01-13 04:12 | 2018-01-13 04:03 | 2018-01-13 07:35 | 2018-01-13 07:15 | 53 | 20 | 9 | 183 | 212 | AR-10.15
B43023 | SRD1 | 22 | 2018-01-13 | D |  | 71 | 0 |  | 6 |  |  | 송의섭 |  |  | 1086 | 13 |  | 1 |  |  | 55 | 1 |  |  | 양호 | 양호 | 양호 | 양호 | 양호 | 미정 |  |  | Y |  | 2018-01-13 08:24 | 2018-01-13 08:19 | 2018-01-13 12:20 | 2018-01-13 11:57 | 44 | 23 | 5 | 212 | 241
B43027 | AE4140Q | 22 | 2018-01-13 | D |  | 72 | 0 |  | 7 |  |  | 송의섭 |  |  | 1088 | 14 |  | 2 |  |  | 55 | 2 |  |  | 양호 | 양호 | 양호 | 양호 | 양호 | 미정 |  |  | Y |  | 2018-01-13 13:00 | 2018-01-13 12:45 | 2018-01-13 16:30 | 2018-01-13 16:16 | 25 | 14 | 15 | 196 | 225
B43031 | AE4140Q | 22 | 2018-01-13 | B |  | 73 | 0 |  | 8 |  |  |  | 윤석재 |  | 1080 | 15 |  | 3 | YES |  | 55 | 3 | YES |  | 양호 | 양호 | 양호 | 양호 | 양호 | 미정 |  |  | Y |  | 2018-01-13 17:20 | 2018-01-13 16:52 | 2018-01-13 20:35 | 2018-01-13 20:14 | 22 | 21 | 28 | 174 | 223 | AR-9.8 플래이트6시바향 과침식
B43035 | SM45C | 22 | 2018-01-13 | B |  | 74 | 0 |  | 9 | YES | 150 | 윤석재 |  |  | 1083 | 16 |  | 1 |  |  | 55 | 1 |  | O | 양호 | 양호 | 양호 | 양호 | 양호 | 미정 |  |  | Y |  | 2018-01-13 21:32 | 2018-01-13 21:13 | 2018-01-14 00:55 | 2018-01-14 00:40 | 38 | 15 | 19 | 188 | 222 | AR-9.8
B43039 | SM45C | 22 | 2018-01-13 | C |  | 75 | 0 |  | 1 |  |  | 윤호철 | 김웅철 |  | 1085 | 17 | YES | 2 | YES |  | 55 | 2 | YES |  | 양호 | 양호 | 양호 | 양호 | 양호 | 미정 |  |  | Y |  | 2018-01-14 01:29 | 2018-01-14 01:18 | 2018-01-14 05:35 | 2018-01-14 05:08 | 23 | 27 | 11 | 219 | 257 | AR-171124-01 [237]
B43046 | SM48CM7 | 22 | 2018-01-14 | D |  | 76 | 0 |  | 2 |  |  | 송의섭 |  |  | 1087 | 1 |  | 1 |  |  | 55 | 1 |  | O | 양호 | 양호 | 양호 | 양호 | 양호 | 미정 |  |  | Y |  | 2018-01-14 08:56 | 2018-01-14 08:40 | 2018-01-14 12:10 | 2018-01-14 11:53 | 185 | 17 | 16 | 177 | 210
B43050 | SM48CM7 | 22 | 2018-01-14 | D |  | 77 | 0 |  | 3 |  |  | 송의섭 |  |  | 1087 | 2 | NO | 2 | YES |  | 55 | 2 | YES |  | 양호 | 양호 | 양호 | 양호 | 양호 | 미정 |  |  | Y |  | 2018-01-14 13:06 | 2018-01-14 12:53 | 2018-01-14 16:10 | 2018-01-14 15:58 | 43 | 12 | 13 | 173 | 197
B43054 | SM48CM7 | 22 | 2018-01-14 | B |  | 78 | 0 |  | 4 |  |  |  | 우설식 |  | 1088 | 3 |  | 1 |  |  | 55 | 1 |  | O | 양호 | 양호 | 양호 | 양호 | 양호 | 미정 |  |  | Y |  | 2018-01-14 17:00 | 2018-01-14 16:35 | 2018-01-14 20:23 | 2018-01-14 20:02 | 25 | 21 | 25 | 182 | 228 | AR-8.85
B43058 | SCM435HF | 22 | 2018-01-14 | B |  | 79 | 0 |  | 5 |  |  |  | 우설식 |  | 1088 | 4 |  | 2 |  |  | 55 | 2 |  |  | 양호 | 양호 | 양호 | 양호 | 양호 | 미정 |  |  | Y |  | 2018-01-14 21:33 | 2018-01-14 21:10 | 2018-01-15 00:58 | 2018-01-15 00:36 | 47 | 22 | 23 | 183 | 228 | AR-10
B43062 | AE4140MB | 22 | 2018-01-14 | C |  | 80 | 0 |  | 6 |  |  | 최용선 |  |  | 1085 | 5 |  | 3 |  |  | 55 | 3 |  |  | 양호 | 양호 | 양호 | 양호 | 양호 | 미정 |  |  | Y |  | 2018-01-15 01:56 | 2018-01-15 01:45 | 2018-01-15 05:20 | 2018-01-15 04:55 | 47 | 25 | 11 | 178 | 215 | AR-9.95
B43066 | SM45CI2 | 22 | 2018-01-15 | A |  | 81 | 0 |  | 7 |  |  | 최용선 |  |  | 1144 | 6 |  | 4 | YES |  | 55 | 4 | YES |  | 양호 | 양호 | 양호 | 양호 | 양호 | 미정 |  |  | INGOT |  | 2018-01-15 06:20 | 2018-01-15 06:15 | 2018-01-15 09:26 | 2018-01-15 08:36 | 55 | 50 | 5 | 136 | 191 | AR-10.35
B43070 | SCR420HB | 22 | 2018-01-15 | A |  | 82 | 0 |  | 8 |  |  | 강상완 |  |  | 1113 | 7 |  | 1 |  |  | 55 | 1 |  |  | 양호 | 양호 | 양호 | 양호 | 양호 | 미정 |  |  | Y |  | 2018-01-15 10:27 | 2018-01-15 10:15 | 2018-01-15 14:06 | 2018-01-15 13:24 | 49 | 42 | 12 | 177 | 231 | AR-10.0 82회 과침식으로 대보수처리함
A43293 | AE1055M1 | 22 | 2018-01-25 | C | LADLE 대보수 첫회 | 1 | 0 | 내삽 | 1 |  |  | 강상완 |  |  | 1238 | 1 |  | 1 |  |  | 55 | 1 |  |  | 양호 | 양호 | 양호 | 양호 | 양호 | 미정 |  |  | Y |  | 2018-01-25 08:49 | 2018-01-25 08:23 | 2018-01-25 12:20 | 2018-01-25 11:34 | 14057 | 46 | 26 | 165 | 237 | P/P 170830-04 [233] | 7 | 2018-01-24 11:00 | 2018-01-25 05:20 | 1100 | 842 | 10 | 4 | 2018-01-25 05:30 | 2018-01-25 08:23 | 173 | 1238 | 222 | 279 | 293 | 26
A43297 | SCR420HB2 | 22 | 2018-01-25 | C |  | 2 | 0 |  | 2 |  |  | 윤호철 | 김웅철 |  | 1097 | 2 |  | 2 |  |  | 55 | 2 |  |  | 양호 | 양호 | 양호 | 양호 | 양호 | 미정 |  |  | Y |  | 2018-01-25 13:24 | 2018-01-25 13:00 | 2018-01-25 16:50 | 2018-01-25 16:23 | 40 | 27 | 24 | 179 | 230 | AR-10.5
B43292 | SCR420HB | 22 | 2018-01-25 | D |  | 3 | 0 |  | 3 |  |  | 장신일 |  |  | 1086 | 3 |  | 3 |  |  | 55 | 3 |  |  | 양호 | 양호 | 양호 | 양호 | 양호 | 미정 |  |  | Y |  | 2018-01-25 17:23 | 2018-01-25 17:16 | 2018-01-25 20:30 | 2018-01-25 20:16 | 26 | 14 | 7 | 173 | 194
B43296 | SCR420HB | 22 | 2018-01-25 | D |  | 4 | 0 |  | 4 |  |  | 송의섭 |  |  | 1087 | 4 |  | 4 | YES |  | 55 | 4 | YES |  | 양호 | 양호 | 양호 | 양호 | 양호 | 미정 |  |  | Y |  | 2018-01-25 21:23 | 2018-01-25 21:15 | 2018-01-26 00:45 | 2018-01-26 00:22 | 45 | 23 | 8 | 179 | 210
B43300 | SCR420HB | 22 | 2018-01-25 | A |  | 5 | 0 |  | 5 |  |  | 송의섭 |  |  | 1143 | 5 |  | 1 |  |  | 55 | 1 |  |  | 양호 | 양호 | 양호 | 양호 | 양호 | 미정 |  |  | Y |  | 2018-01-26 01:48 | 2018-01-26 01:30 | 2018-01-26 05:00 | 2018-01-26 04:43 | 45 | 17 | 18 | 174 | 210 | AR-10.25
B43304 | SCR420HB | 22 | 2018-01-25 | A |  | 6 | 0 |  | 6 | [5 empty] | 1139 | 6 |  | 2 |  |  | 55 | 2 |  |  | 양호 | 양호 | 양호 | 양호 | 양호 | 미정 |  |  | Y |  | 2018-01-26 05:52 | 2018-01-26 05:35 | 2018-01-26 10:10 | 2018-01-26 09:03 | 35 | 67 | 17 | 191 | 275 | AR-10.3
B43307 | SCM415C2 | 22 | 2018-01-26 | C |  | 7 | 0 |  | 7 |  |  | 최용선 |  |  | 1087 | 7 |  | 3 |  |  | 55 | 3 |  |  | 양호 | 양호 | 양호 | 양호 | 양호 | 미정 |  |  | INGOT |  | 2018-01-26 09:46 | 2018-01-26 10:57 | 2018-01-26 15:02 | 2018-01-26 13:32 | 47 | 90 | -71 | 226 | 245 | AR-10.4
A43320 | AE1055LS | 22 | 2018-01-26 | D |  | 8 | 0 |  | 8 |  |  | 송의섭 |  |  | 1087 | 8 |  | 4 | YES |  | 55 | 4 | YES |  | 양호 | 양호 | 양호 | 양호 | 양호 | 미정 |  |  | Y |  | 2018-01-26 15:46 | 2018-01-26 15:10 | 2018-01-26 19:05 | 2018-01-26 18:47 | 8 | 18 | 36 | 181 | 235
A43324 | AE1055LS | 22 | 2018-01-26 | D |  | 9 | 0 |  | 9 |  |  |  | 장신일 |  | 1089 | 9 |  | 1 |  |  | 55 | 1 |  |  | 양호 | 양호 | 양호 | 양호 | 양호 | 미정 |  |  | Y |  | 2018-01-26 20:13 | 2018-01-26 19:45 | 2018-01-26 23:10 | 2018-01-26 22:57 | 40 | 13 | 28 | 164 | 205
B43317 | AE4140MB2 | 22 | 2018-01-26 | B |  | 10 | 0 |  | 10 | [5 empty] | 1086 | 10 |  | 2 |  |  | 55 | 2 |  |  | 양호 | 양호 | 양호 | 양호 | 양호 | 미정 |  |  | Y |  | 2018-01-27 00:49 | 2018-01-27 00:30 | 2018-01-27 04:07 | 2018-01-27 03:50 | 80 | 17 | 19 | 182 | 217 | AR-9.7
B43321 | AE4130MV | 22 | 2018-01-26 | B |  | 11 | 0 |  | 11 |  |  | 윤석재 |  |  | 1077 | 11 |  | 3 |  |  | 55 | 3 |  |  | 양호 | 양호 | 양호 | 양호 | 양호 | 미정 |  |  | Y |  | 2018-01-27 05:10 | 2018-01-27 04:50 | 2018-01-27 08:45 | 2018-01-27 08:27 | 43 | 18 | 20 | 197 | 235 | AR-9.85
B43325 | AE4130MV | 22 | 2018-01-27 | C |  | 12 | 0 |  | 12 |  |  | 최용선 |  |  | 1074 | 12 |  | 4 | YES |  | 55 | 4 | YES |  | 양호 | 양호 | 양호 | 양호 | 양호 | 미정 |  |  | Y |  | 2018-01-27 09:39 | 2018-01-27 09:23 | 2018-01-27 13:00 | 2018-01-27 12:32 | 38 | 28 | 16 | 174 | 217 | AR-10.45
A43344 | SMN440 | 22 | 2018-01-27 | D |  | 13 | 0 |  | 13 |  |  | 최용선 |  |  | 1086 | 13 |  | 1 |  |  | 55 | 1 |  |  | 양호 | 양호 | 양호 | 양호 | 양호 | 미정 |  |  | Y |  | 2018-01-27 17:59 | 2018-01-27 17:45 | 2018-01-27 21:15 | 2018-01-27 21:05 | 285 | 10 | 14 | 186 | 210
A43348 | AE1055LS | 22 | 2018-01-27 | B |  | 14 | 0 |  | 14 |  |  | 장신일 |  |  | 1087 | 14 |  | 2 |  |  | 55 | 2 |  |  | 양호 | 양호 | 양호 | 양호 | 양호 | 미정 |  |  | Y |  | 2018-01-27 22:30 | 2018-01-27 22:05 | 2018-01-28 02:10 | 2018-01-28 01:43 | 50 | 27 | 25 | 193 | 245
A43352 | AE1055LS | 22 | 2018-01-27 | B |  | 15 | 0 |  | 15 | YES |  | 윤석재 |  |  | 1080 | 15 |  | 3 | YES |  | 55 | 3 | YES |  | 양호 | 양호 | 양호 | 양호 | 양호 | 미정 |  |  | Y |  | 2018-01-28 02:50 | 2018-01-28 02:30 | 2018-01-28 06:14 | 2018-01-28 05:47 | 20 | 27 | 20 | 177 | 224 | AR-9.5 C/N깨짐 하부교체함
A43356 | SP-AE1055LS | 22 | 2018-01-28 | C |  | 16 | 0 | 외삽1 | 1 |  |  | 윤호철 | 김웅철 |  | 1089 | 16 |  | 1 |  |  | 55 | 1 |  | O | 양호 | 양호 | 양호 | 양호 | 양호 | 미정 |  |  | Y |  | 2018-01-28 07:27 | 2018-01-28 06:45 | 2018-01-28 10:20 | 2018-01-28 10:06 | 31 | 14 | 42 | 159 | 215 | AR-10.8
A43360 | SP-AE1055LS | 22 | 2018-01-28 | C |  | 17 | 0 |  | 2 |  |  | 윤호철 | 김웅철 |  | 1078 | 17 |  | 2 |  |  | 55 | 2 |  |  | 양호 | 양호 | 양호 | 양호 | 양호 | 미정 |  |  | Y |  | 2018-01-28 11:35 | 2018-01-28 11:25 | 2018-01-28 14:55 | 2018-01-28 14:23 | 65 | 32 | 10 | 168 | 210 | AR-10.8
A43364 | SCR420HB2 | 22 | 2018-01-28 | A |  | 18 | 0 |  | 3 |  |  | 강상완 |  |  | 1085 | 18 |  | 3 |  |  | 55 | 3 |  |  | 양호 | 양호 | 양호 | 양호 | 양호 | 미정 |  |  | Y |  | 2018-01-28 16:09 | 2018-01-28 15:30 | 2018-01-28 19:55 | 2018-01-28 18:54 | 35 | 61 | 39 | 166 | 265 | AR-10.1
B43354 | SM45CB | 22 | 2018-01-28 | A |  | 19 | 0 |  | 4 |  |  | 강상완 |  | AF5CD753DB894FB5A12272E08A275135 | 1119 | 19 | YES | 4 | YES |  | 55 | 4 | YES |  | 양호 | 양호 | 양호 | 양호 | 양호 | 미정 |  |  | Y |  | 2018-01-28 20:23 | 2018-01-28 20:16 | 2018-01-28 23:40 | 2018-01-28 23:15 | 21 | 25 | 7 | 172 | 204 | AR-10.50 12단 9시방향 이상침식발생함
B43359 | SM45C | 22 | 2018-01-28 | B |  | 20 | 0 |  | 5 |  |  |  | 우설식 |  | 1092 | 1 |  | 1 |  |  | 55 | 1 |  | O | 양호 | 양호 | 양호 | 양호 | 양호 | 미정 |  |  | Y |  | 2018-01-29 01:44 | 2018-01-29 01:13 | 2018-01-29 04:55 | 2018-01-29 04:25 | 93 | 30 | 32 | 160 | 222 | AR-10.3
B43363 | SCM440HF | 22 | 2018-01-28 | B |  | 21 | 0 |  | 6 |  |  | 우설식 |  |  | 1081 | 2 |  | 2 |  |  | 55 | 2 |  |  | 양호 | 양호 | 양호 | 양호 | 양호 | 미정 |  |  | Y |  | 2018-01-29 05:50 | 2018-01-29 05:28 | 2018-01-29 09:15 | 2018-01-29 09:02 | 33 | 13 | 22 | 191 | 227 | AR-10
B43367 | AE4145M2 | 22 | 2018-01-29 | C |  | 22 | 0 |  | 7 |  |  | 최용선 |  |  | 1078 | 3 |  | 3 |  |  | 55 | 3 |  |  | 양호 | 양호 | 양호 | 양호 | 양호 | 미정 |  |  | Y |  | 2018-01-29 09:58 | 2018-01-29 09:45 | 2018-01-29 13:47 | 2018-01-29 13:32 | 30 | 15 | 13 | 214 | 242 | AR-10.65
B43371 | AE4145MD | 22 | 2018-01-29 | A |  | 23 | 0 |  | 8 | [5 empty] | 1130 | 4 |  | 4 | YES |  | 55 | 4 | YES |  | 양호 | 양호 | 양호 | 양호 | 양호 | 미정 |  |  | Y |  | 2018-01-29 14:20 | 2018-01-29 14:10 | 2018-01-29 18:25 | 2018-01-29 18:10 | 23 | 15 | 10 | 231 | 255 | AR-10.0
B43375 | SCM420HT | 22 | 2018-01-29 | A |  | 24 | 0 |  | 9 |  |  | 강상완 |  |  | 1139 | 5 |  | 1 |  |  | 55 | 1 |  |  | 양호 | 양호 | 양호 | 양호 | 양호 | 미정 |  |  | Y |  | 2018-01-29 18:45 | 2018-01-29 18:34 | 2018-01-29 22:25 | 2018-01-29 22:11 | 9 | 14 | 11 | 206 | 231 | AR-10.5
B43379 | SCM420HT | 22 | 2018-01-29 | B |  | 25 | 0 |  | 10 | [5 empty] | 1085 | 6 |  | 2 |  |  | 55 | 2 |  |  | 양호 | 양호 | 양호 | 양호 | 양호 | 미정 |  |  | Y |  | 2018-01-29 22:53 | 2018-01-29 22:34 | 2018-01-30 02:55 | 2018-01-30 02:39 | 9 | 16 | 19 | 226 | 261 | AR-10
A43396 | STB3D | 22 | 2018-01-29 | B |  | 26 | 0 |  | 11 |  |  | 윤석재 |  |  | 1088 | 7 |  | 3 |  |  | 55 | 3 |  |  | 양호 | 양호 | 양호 | 양호 | 양호 | 미정 |  |  | Y |  | 2018-01-30 03:43 | 2018-01-30 03:32 | 2018-01-30 07:27 | 2018-01-30 07:00 | 37 | 27 | 11 | 196 | 235 | AR-10
B43388 | SM45C | 22 | 2018-01-30 | D |  | 27 | 0 |  | 12 |  |  | 장신일 |  |  | 1086 | 8 |  | 4 | YES |  | 55 | 4 | YES |  | 양호 | 양호 | 양호 | 양호 | 양호 | 미정 |  |  | Y |  | 2018-01-30 08:22 | 2018-01-30 08:10 | 2018-01-30 11:23 | 2018-01-30 11:11 | 43 | 12 | 12 | 168 | 193
B43392 | AE1045M6 | 22 | 2018-01-30 | D |  | 28 | 0 |  | 13 | YES |  | 송의섭 |  |  | 1089 | 9 |  | 1 |  |  | 55 | 1 |  |  | 양호 | 양호 | 양호 | 양호 | 양호 | 미정 |  |  | Y |  | 2018-01-30 12:23 | 2018-01-30 12:10 | 2018-01-30 13:20 | 2018-01-30 15:33 | 47 | -133 | 13 | 190 | 70 | 알곤미상승으로 래들교체
A43406 | BP-SM45CRBK | 22 | 2018-01-30 | A |  | 29 | 0 | 외삽2 | 1 |  |  | 송의섭 |  |  | 1133 | 9 |  | 1 |  |  | 55 | 1 |  | O | 양호 | 양호 | 양호 | 양호 | 양호 | 미정 |  |  | Y |  | 2018-01-30 14:44 | 2018-01-30 14:37 | 2018-01-30 18:18 | 2018-01-30 17:50 | 77 | 28 | 7 | 186 | 221
A43410 | AE1043M | 22 | 2018-01-30 | A |  | 30 | 0 |  | 2 |  |  | 강상완 |  |  | 1129 | 10 |  | 2 |  |  | 55 | 2 |  |  | 양호 | 양호 | 양호 | 양호 | 양호 | 미정 |  |  | Y |  | 2018-01-30 18:52 | 2018-01-30 18:37 | 2018-01-30 23:25 | 2018-01-30 22:45 | 19 | 40 | 15 | 233 | 288 | AR-10.2
A43414 | AE1043M | 22 | 2018-01-30 | B |  | 31 | 0 |  | 3 | [5 empty] | 1075 | 11 |  | 3 |  |  | 55 | 3 |  |  | 양호 | 양호 | 양호 | 양호 | 양호 | 미정 |  |  | Y |  | 2018-01-30 23:34 | 2018-01-30 23:28 | 2018-01-31 03:18 | 2018-01-31 02:59 | 3 | 19 | 6 | 205 | 230 | AR-10.7
A43418 | STB2 | 22 | 2018-01-30 | B |  | 32 | 0 |  | 4 | [5 empty] | 1095 | 12 |  | 4 | YES |  | 55 | 4 | YES |  | 양호 | 양호 | 양호 | 양호 | 양호 | 미정 |  |  | Y |  | 2018-01-31 03:43 | 2018-01-31 03:25 | 2018-01-31 06:54 | 2018-01-31 06:35 | 7 | 19 | 18 | 172 | 209 | AR-10
A43422 | STB2 | 22 | 2018-01-31 | D |  | 33 | 0 |  | 5 |  |  |  | 장신일 |  | 1087 | 13 |  | 1 |  |  | 55 | 1 |  |  | 양호 | 양호 | 양호 | 양호 | 양호 | 미정 |  |  | Y |  | 2018-01-31 07:55 | 2018-01-31 07:37 | 2018-01-31 11:32 | 2018-01-31 11:12 | 43 | 20 | 18 | 197 | 235
A43426 | STB2 | 22 | 2018-01-31 | D |  | 34 | 0 |  | 6 |  |  | 장신일 |  |  | 1088 | 14 |  | 2 |  |  | 55 | 2 |  |  | 양호 | 양호 | 양호 | 양호 | 양호 | 미정 |  |  | Y |  | 2018-01-31 12:24 | 2018-01-31 12:05 | 2018-01-31 16:01 | 2018-01-31 15:31 | 33 | 30 | 19 | 187 | 236
A43430 | STB2 | 22 | 2018-01-31 | A |  | 35 | 0 |  | 7 |  |  | 송의섭 |  |  | 1130 | 15 |  | 3 |  |  | 55 | 3 |  |  | 양호 | 양호 | 양호 | 양호 | 양호 | 미정 |  |  | Y |  | 2018-01-31 16:42 | 2018-01-31 16:30 | 2018-01-31 20:18 | 2018-01-31 19:58 | 29 | 20 | 12 | 196 | 228 | AR-10.8
A43434 | AE1055LS | 22 | 2018-01-31 | A |  | 36 | 0 |  | 8 |  |  | 장신일 |  |  | 1145 | 16 |  | 4 | YES |  | 55 | 4 | YES |  | 양호 | 양호 | 양호 | 양호 | 양호 | 미정 |  |  | Y |  | 2018-01-31 21:26 | 2018-01-31 21:00 | 2018-02-01 00:50 | 2018-02-01 00:25 | 42 | 25 | 26 | 179 | 230 | AR-9.6
A43438 | AE1055LS | 22 | 2018-01-31 | C |  | 37 | 0 |  | 9 |  |  | 윤호철 | 김웅철 |  | 1086 | 17 |  | 1 |  |  | 55 | 1 |  |  | 양호 | 양호 | 양호 | 양호 | 양호 | 미정 |  |  | Y |  | 2018-02-01 01:32 | 2018-02-01 01:10 | 2018-02-01 04:45 | 2018-02-01 04:34 | 20 | 11 | 22 | 182 | 215 | AR-10.9
C42016 | SUP9DM | 22 | 2018-01-31 | C |  | 38 | 0 |  | 10 |  |  | 윤호철 | 김웅철 |  | 1060 | 18 |  | 2 |  |  | 55 | 2 |  |  | 양호 | 양호 | 양호 | 양호 | 양호 | 미정 |  |  | Y |  | 2018-02-01 05:45 | 2018-02-01 05:30 | 2018-02-01 08:55 | 2018-02-01 08:22 | 45 | 33 | 15 | 158 | 205
A43446 | AE15B36C2 | 22 | 2018-02-01 | D |  | 39 | 0 | 외삽3 | 1 |  |  | 송의섭 |  |  | 1087 | 19 |  | 3 |  |  | 55 | 3 |  |  | 양호 | 양호 | 양호 | 양호 | 양호 | 미정 |  |  | Y |  | 2018-02-01 10:03 | 2018-02-01 09:50 | 2018-02-01 13:30 | 2018-02-01 13:14 | 55 | 16 | 13 | 190 | 220 | P/P 171120-03-190
A43450 | AE15B36C2 | 22 | 2018-02-01 | A |  | 40 | 0 |  | 2 |  |  | 장신일 |  |  | 1022 | 20 | YES | 4 | YES |  | 55 | 4 | YES |  | 양호 | 양호 | 양호 | 양호 | 양호 | 미정 |  |  | Y |  | 2018-02-01 14:56 | 2018-02-01 14:22 | 2018-02-01 18:08 | 2018-02-01 17:47 | 52 | 21 | 34 | 171 | 226
A43454 | AE15B36C2 | 22 | 2018-02-01 | A |  | 41 | 0 |  | 3 |  |  | 강상완 |  |  | 1129 | 1 |  | 1 |  |  | 55 | 1 |  | O | 양호 | 양호 | 양호 | 양호 | 양호 | 미정 |  |  | Y |  | 2018-02-01 19:13 | 2018-02-01 18:55 | 2018-02-01 22:23 | 2018-02-01 22:09 | 47 | 14 | 18 | 176 | 208 | AR-10.7
A43458 | 34CRMO4 | 22 | 2018-02-01 | C |  | 42 | 0 |  | 4 |  |  |  | 최용선 |  | 1098 | 2 |  | 2 |  |  | 55 | 2 |  |  | 양호 | 양호 | 양호 | 양호 | 양호 | 미정 |  |  | Y |  | 2018-02-01 23:36 | 2018-02-01 23:05 | 2018-02-02 03:00 | 2018-02-02 02:47 | 42 | 13 | 31 | 191 | 235 | AR-10.3
A43462 | 34CRMO4 | 22 | 2018-02-01 | C |  | 43 | 0 |  | 5 |  |  | 최용선 |  |  | 1091 | 3 |  | 3 |  |  | 55 | 3 |  |  | 양호 | 양호 | 양호 | 양호 | 양호 | 미정 |  |  | Y |  | 2018-02-02 03:46 | 2018-02-02 03:35 | 2018-02-02 07:37 | 2018-02-02 07:22 | 35 | 15 | 11 | 216 | 242 | AR-10.5
A43467 | 34CRMO4 | 22 | 2018-02-02 | D |  | 44 | 0 |  | 6 |  |  | 장신일 |  |  | 1087 | 4 |  | 4 | YES |  | 55 | 4 | YES |  | 양호 | 양호 | 양호 | 양호 | 양호 | 미정 |  |  | Y |  | 2018-02-02 08:56 | 2018-02-02 08:43 | 2018-02-02 12:15 | 2018-02-02 11:59 | 66 | 16 | 13 | 183 | 212
A43471 | 28MN6 | 22 | 2018-02-02 | D |  | 45 | 0 |  | 7 |  |  | 송의섭 |  |  | 1085 | 5 |  | 1 | YES |  | 55 | 1 | YES |  | 양호 | 양호 | 양호 | 양호 | 양호 | 미정 |  |  | Y |  | 2018-02-02 13:06 | 2018-02-02 12:48 | 2018-02-02 16:10 | 2018-02-02 15:45 | 33 | 25 | 18 | 159 | 202 | AR-10
A43475 | 28MN6 | 22 | 2018-02-02 | B |  | 46 | 0 |  | 8 |  |  | 윤석재 |  |  | 1076 | 6 |  | 2 |  |  | 55 | 2 |  | O | 양호 | 양호 | 양호 | 양호 | 양호 | 미정 |  |  | Y |  | 2018-02-02 16:57 | 2018-02-02 16:40 | 2018-02-02 20:08 | 2018-02-02 19:45 | 30 | 23 | 17 | 167 | 208 | P/P171117-06 (170)
A43479 | AE15B38M | 22 | 2018-02-02 | B |  | 47 | 0 |  | 9 | YES |  | 윤석재 |  |  | 1085 | 7 |  | 3 | YES |  | 55 | 3 | YES |  | 양호 | 양호 | 양호 | 양호 | 양호 | 미정 |  |  | Y |  | 2018-02-02 21:03 | 2018-02-02 20:40 | 2018-02-03 00:40 | 2018-02-03 00:22 | 32 | 18 | 23 | 199 | 240 | AR-10.45
B43444 | AE4130M10 | 22 | 2018-02-02 | C |  | 48 | 0 |  | 1 |  |  | 윤호철 | 김웅철 |  | 1088 | 8 |  | 1 |  |  | 55 | 1 |  | O | 양호 | 양호 | 양호 | 양호 | 양호 | 미정 |  |  | Y |  | 2018-02-03 02:05 | 2018-02-03 01:53 | 2018-02-03 05:25 | 2018-02-03 05:10 | 73 | 15 | 12 | 185 | 212 | P/P 171116-02 170
B43448 | AE4130M10 | 22 | 2018-02-03 | D |  | 49 | 0 |  | 2 |  |  | 최용선 |  |  | 1087 | 9 |  | 2 |  |  | 55 | 2 |  |  | 양호 | 양호 | 양호 | 양호 | 양호 | 미정 |  |  | Y |  | 2018-02-03 06:07 | 2018-02-03 05:50 | 2018-02-03 09:35 | 2018-02-03 09:19 | 25 | 16 | 17 | 192 | 225
B43452 | SNCM439P | 22 | 2018-02-03 | D |  | 50 | 0 |  | 3 |  |  | 송의섭 |  |  | 1089 | 10 |  | 3 | YES |  | 55 | 3 | YES |  | 양호 | 양호 | 양호 | 양호 | 양호 | 미정 |  |  | Y |  | 2018-02-03 10:31 | 2018-02-03 09:53 | 2018-02-03 13:57 | 2018-02-03 13:39 | 18 | 18 | 38 | 188 | 244
B43456 | AE4330VM | 22 | 2018-02-03 | B |  | 51 | 0 |  | 4 |  |  |  | 우설식 |  | 1096 | 11 |  | 1 |  |  | 55 | 1 |  | O | 양호 | 양호 | 양호 | 양호 | 양호 | 미정 |  |  | Y |  | 2018-02-03 14:46 | 2018-02-03 14:40 | 2018-02-03 18:40 | 2018-02-03 18:18 | 43 | 22 | 6 | 211 | 240 | AR-10.7
B43460 | AE4330VM2 | 22 | 2018-02-03 | B |  | 52 | 0 |  | 5 |  |  | 우설식 |  |  | 1082 | 12 |  | 2 |  |  | 55 | 2 |  |  | 양호 | 양호 | 양호 | 양호 | 양호 | 미정 |  |  | Y |  |  | 2018-02-03 19:00 | 2018-02-03 23:15 | 2018-02-03 22:59 | 20 | 16 |  |  | 255 | AR-10.45
B43465 | AE15B35C | 22 | 2018-02-03 | C |  | 53 | 0 |  | 6 |  |  | 최용선 |  |  | 1084 | 13 |  | 3 |  |  | 55 | 3 |  |  | 양호 | 양호 | 양호 | 양호 | 양호 | 미정 |  |  | Y |  | 2018-02-04 00:27 | 2018-02-04 00:15 | 2018-02-04 03:50 | 2018-02-04 03:39 | 60 | 11 | 12 | 191 | 215 | AR-10.7
B43474 | SM45CB | 22 | 2018-02-04 | A |  | 54 | 0 |  | 7 | [5 empty] | 1128 | 14 |  | 4 | YES |  | 55 | 4 | YES |  | 양호 | 양호 | 양호 | 양호 | 양호 | 미정 |  |  | Y |  | 2018-02-04 09:43 | 2018-02-04 09:23 | 2018-02-04 13:45 | 2018-02-04 13:29 | 333 | 16 | 20 | 226 | 262
B43479 | SM45C | 22 | 2018-02-04 | B |  | 55 | 0 |  | 8 |  |  |  | 우설식 |  | 1077 | 15 |  | 1 |  |  | 55 | 1 |  | O | 양호 | 양호 | 양호 | 양호 | 양호 | 미정 |  |  | Y |  | 2018-02-04 14:48 | 2018-02-04 14:37 | 2018-02-04 18:05 | 2018-02-04 17:29 | 52 | 36 | 11 | 161 | 208 | AR-10
B43483 | SCR420HON | 22 | 2018-02-04 | B |  | 56 | 0 |  | 9 |  |  |  | 우설식 |  | 1075 | 16 |  | 2 |  |  | 55 | 2 |  |  | 양호 | 양호 | 양호 | 양호 | 양호 | 미정 |  |  | Y |  | 2018-02-04 18:40 | 2018-02-04 18:27 | 2018-02-04 22:10 | 2018-02-04 21:54 | 22 | 16 | 13 | 194 | 223 | AR-10.45
B43487 | SCR420HON | 22 | 2018-02-04 | C |  | 57 | 0 |  | 10 | YES |  | 최용선 |  |  | 1085 | 17 |  | 3 |  |  | 55 | 3 |  |  | 양호 | 양호 | 양호 | 양호 | 양호 | 미정 |  |  | Y |  | 2018-02-04 22:38 | 2018-02-04 22:25 | 2018-02-05 02:00 | 2018-02-05 01:46 | 15 | 14 | 13 | 188 | 215 | AR-10.65
B43491 | SCR420HON | 22 | 2018-02-04 | C |  | 58 | 0 |  | 1 |  |  | 최용선 |  |  | 1077 | 18 | YES | 4 | YES |  | 55 | 4 | YES |  | 양호 | 양호 | 양호 | 양호 | 양호 | 미정 |  |  | Y |  | 2018-02-05 02:50 | 2018-02-05 02:38 | 2018-02-05 06:07 | 2018-02-05 05:48 | 38 | 19 | 12 | 179 | 209 | P/P12-1-9 228
B43496 | SCR420HON | 22 | 2018-02-05 | A |  | 59 | 0 |  | 2 |  |  | 강상완 |  |  | 1138 | 1 |  | 1 | YES |  | 55 | 1 | YES |  | 양호 | 양호 | 양호 | 양호 | 양호 | 미정 |  |  | Y |  | 2018-02-05 08:15 | 2018-02-05 08:10 | 2018-02-05 11:54 | 2018-02-05 11:16 | 123 | 38 | 5 | 181 | 224 | AR-10.5
B43500 | SPS5DM | 22 | 2018-02-05 | B |  | 60 | 0 |  | 3 |  |  | 강상완 |  |  | 1077 | 2 |  | 1 |  |  | 55 | 1 |  | O | 양호 | 양호 | 양호 | 양호 | 양호 | 미정 |  |  | Y |  | 2018-02-05 14:13 | 2018-02-05 14:04 | 2018-02-05 17:55 | 2018-02-05 17:44 | 130 | 11 | 9 | 211 | 231 | AR-9.1
B43504 | SNCM5 | 22 | 2018-02-05 | B |  | 61 | 0 |  | 4 | [5 empty] | 1089 | 3 |  | 2 |  |  | 55 | 2 |  |  | 양호 | 양호 | 양호 | 양호 | 양호 | 미정 |  |  | Y |  | 2018-02-05 18:40 | 2018-02-05 18:35 | 2018-02-05 22:10 | 2018-02-05 21:57 | 40 | 13 | 5 | 197 | 215 | AR-10.2
B43508 | SM45C | 22 | 2018-02-05 | D |  | 62 | 0 |  | 5 |  |  | 송의섭 |  |  | 1087 | 4 |  | 3 |  |  | 55 | 3 |  |  | 양호 | 양호 | 양호 | 양호 | 양호 | 미정 |  |  | Y |  | 2018-02-05 23:21 | 2018-02-05 22:50 | 2018-02-06 02:37 | 2018-02-06 02:26 | 40 | 11 | 31 | 185 | 227
B43512 | SM45C | 22 | 2018-02-05 | D |  | 63 | 0 |  | 6 |  |  | 송의섭 |  |  | 1087 | 5 |  | 4 | YES |  | 55 | 4 | YES |  | 양호 | 양호 | 양호 | 양호 | 양호 | 미정 |  |  | Y |  | 2018-02-06 03:29 | 2018-02-06 03:13 | 2018-02-06 07:10 | 2018-02-06 06:53 | 36 | 17 | 16 | 204 | 237
B43516 | SCR440B1 | 22 | 2018-02-06 | A |  | 64 | 0 |  | 7 | YES |  |  |  |  | 1135 | 6 |  | 1 | YES |  | 55 | 1 | YES |  | 양호 | 양호 | 양호 | 양호 | 양호 | 미정 |  |  | Y |  | 2018-02-06 07:38 | 2018-02-06 07:29 | 2018-02-06 11:43 | 2018-02-06 11:32 | 19 | 11 | 9 | 234 | 254 | C/N 철피녹고, 구멍송송
B43520 | AE4140M10 | 22 | 2018-02-06 | A |  | 65 | 0 | 외삽6 | 1 | [5 empty] | 1122 | 7 |  | 1 |  |  | 55 | 1 |  | O | 양호 | 양호 | 양호 | 양호 | 양호 | 미정 |  |  | Y |  | 2018-02-06 12:23 | 2018-02-06 12:06 | 2018-02-06 16:45 | 2018-02-06 16:13 | 23 | 32 | 17 | 230 | 279 | P/P 11-29-6(196)
B43525 | SMN440 | 22 | 2018-02-06 | B |  | 66 | 0 |  | 2 | [5 empty] | 1079 | 8 |  | 2 |  |  | 55 | 2 |  |  | 양호 | 양호 | 양호 | 양호 | 양호 | 미정 |  |  | Y |  | 2018-02-06 17:41 | 2018-02-06 17:20 | 2018-02-06 21:41 | 2018-02-06 21:18 | 35 | 23 | 21 | 217 | 261 | AR-10.3
B43530 | SM45C | 22 | 2018-02-06 | D |  | 67 | 0 |  | 3 |  |  | 장신일 |  |  | 1087 | 9 |  | 3 |  |  | 55 | 3 |  |  | 양호 | 양호 | 양호 | 양호 | 양호 | 미정 |  |  | Y |  | 2018-02-06 22:55 | 2018-02-06 22:38 | 2018-02-07 02:27 | 2018-02-07 02:12 | 57 | 15 | 17 | 197 | 229
B43534 | SM45C | 22 | 2018-02-06 | D |  | 68 | 0 |  | 4 |  |  | 송의섭 |  |  | 1088 | 10 |  | 4 | YES |  | 55 | 4 | YES |  | 양호 | 양호 | 양호 | 양호 | 양호 | 미정 |  |  | Y |  | 2018-02-07 02:56 | 2018-02-07 02:40 | 2018-02-07 06:39 | 2018-02-07 06:21 | 13 | 18 | 16 | 205 | 239
A43574 | 20MNCR5 | 22 | 2018-02-07 | A |  | 69 | 0 |  | 5 | [5 empty] | 1141 | 11 |  | 1 |  |  | 65 | 1 |  |  | 양호 | 양호 | 양호 | 양호 | 양호 | 미정 |  |  | INGOT |  | 2018-02-07 07:37 | 2018-02-07 07:25 | 2018-02-07 10:50 | 2018-02-07 09:59 | 46 | 51 | 12 | 142 | 205 | AR-10.4
B43542 | SBC70L | 22 | 2018-02-07 | A |  | 70 | 0 |  | 6 | [5 empty] | 1126 | 12 |  | 2 | YES |  | 65 | 2 | YES |  | 양호 | 양호 | 양호 | 양호 | 양호 | 미정 |  |  | Y |  | 2018-02-07 11:23 | 2018-02-07 11:07 | 2018-02-07 14:45 | 2018-02-07 14:26 | 17 | 19 | 16 | 183 | 218 | AR-9.3
B43546 | BP-SCR420HB2 | 22 | 2018-02-07 | C |  | 71 | 0 |  | 7 |  |  | 최용선 |  |  | 1078 | 13 |  | 1 |  |  | 55 | 1 |  | O | 양호 | 양호 | 양호 | 양호 | 양호 | 미정 |  |  | Y |  | 2018-02-07 15:40 | 2018-02-07 15:22 | 2018-02-07 19:25 | 2018-02-07 19:02 | 37 | 23 | 18 | 202 | 243 | AR-9.95
B43550 | SCR420HB2 | 22 | 2018-02-07 | C |  | 72 | 0 |  | 8 |  |  | 최용선 |  |  | 1091 | 14 |  | 2 |  |  | 55 | 2 |  |  | 양호 | 양호 | 양호 | 양호 | 양호 | 미정 |  |  | Y |  | 2018-02-07 19:53 | 2018-02-07 19:40 | 2018-02-07 23:20 | 2018-02-07 22:58 | 15 | 22 | 13 | 185 | 220 | AR-10.35
B43554 | SCR420HB2 | 22 | 2018-02-07 | D |  | 73 | 0 |  | 9 |  |  | 송의섭 |  |  | 1087 | 15 |  | 3 |  |  | 55 | 3 |  |  | 양호 | 양호 | 양호 | 양호 | 양호 | 미정 |  |  | Y |  | 2018-02-08 00:15 | 2018-02-08 00:08 | 2018-02-08 03:22 | 2018-02-08 03:02 | 48 | 20 | 7 | 168 | 194
B43558 | SCM430M | 22 | 2018-02-07 | D |  | 74 | 0 |  | 10 |  |  | 송의섭 |  |  | 1086 | 16 |  | 4 | YES |  | 55 | 4 | YES |  | 양호 | 양호 | 양호 | 양호 | 양호 | 미정 |  |  | Y |  | 2018-02-08 04:14 | 2018-02-08 04:08 | 2018-02-08 08:24 | 2018-02-08 07:56 | 46 | 28 | 6 | 222 | 256
B43563 | AE15B36D2 | 22 | 2018-02-08 | A |  | 75 | 0 | 외삽6 | 1 |  |  | 강상완 |  |  | 1133 | 17 |  | 1 |  |  | 55 | 1 |  |  | 양호 | 양호 | 양호 | 양호 | 양호 | 미정 |  |  | Y |  | 2018-02-08 10:00 | 2018-02-08 09:50 | 2018-02-08 13:50 | 2018-02-08 13:29 | 86 | 21 | 10 | 209 | 240 | P/P 11-29-2(209)
B43568 | AE15B36D2 | 22 | 2018-02-08 | C |  | 76 | 0 |  | 2 |  |  | 최용선 |  |  | 1095 | 18 |  | 2 |  |  | 55 | 2 |  |  | 양호 | 양호 | 양호 | 양호 | 양호 | 미정 |  |  | Y |  | 2018-02-08 15:26 | 2018-02-08 15:08 | 2018-02-08 19:00 | 2018-02-08 18:52 | 78 | 8 | 18 | 206 | 232 | AR-10.25
B43573 | AE15B36D2 | 22 | 2018-02-08 | C |  | 77 | 0 |  | 3 |  |  | 최용선 |  |  | 1091 | 19 |  | 3 |  |  | 55 | 3 |  |  | 양호 | 양호 | 양호 | 양호 | 양호 | 미정 |  |  | Y |  | 2018-02-08 20:43 | 2018-02-08 20:30 | 2018-02-09 00:25 | 2018-02-09 00:20 | 90 | 5 | 13 | 217 | 235 | AR-10.8
B43578 | SM58CR | 22 | 2018-02-08 | D |  | 78 | 0 |  | 4 |  |  | 송의섭 |  |  | 1088 | 20 | YES | 4 | YES |  | 55 | 4 | YES |  | 양호 | 양호 | 양호 | 양호 | 양호 | 미정 |  |  | Y |  | 2018-02-09 02:15 | 2018-02-09 01:48 | 2018-02-09 05:46 | 2018-02-09 05:23 | 83 | 23 | 27 | 188 | 238 | 중량44.5톤 슬라그라인 과침식 대보수 처리함
A43916 | SCR415HM | 22 | 2018-02-26 | B | LADLE 대보수 첫회 | 1 | 0 | 내삽 | 1 |  |  | 송의섭 |  |  | 950 | 1 |  | 1 |  |  | 55 | 1 |  | O | 양호 | 양호 | 양호 | 양호 | 양호 | 미정 |  |  | Y |  | 2018-02-26 16:36 | 2018-02-26 16:25 | 2018-02-26 20:25 | 2018-02-26 20:08 | 25119 | 17 | 11 | 213 | 240 | AR-11 PP170923-01 202 | 7 | 2018-02-25 23:30 | 2018-02-26 10:30 | 660 | 621 | 30 | 5 | 2018-02-26 11:00 | 2018-02-26 16:25 | 325 | 950 |  | 210 | 235 | 11
A43920 | 16MNCR5H | 22 | 2018-02-26 | B |  | 2 | 0 |  | 2 |  |  | 윤석재 |  |  | 1095 | 2 |  | 2 |  |  | 55 | 2 |  |  | 양호 | 양호 | 양호 | 양호 | 양호 | 미정 |  |  | Y |  | 2018-02-26 21:20 | 2018-02-26 21:00 | 2018-02-27 01:00 | 2018-02-27 00:37 | 35 | 23 | 20 | 197 | 240 | AR-9.85
A43924 | SMNB440HK | 22 | 2018-02-26 | C |  | 3 | 0 |  | 3 |  |  | 최용선 |  |  | 1084 | 3 |  | 3 |  |  | 55 | 3 |  |  | 양호 | 양호 | 양호 | 양호 | 양호 | 미정 |  |  | Y |  | 2018-02-27 02:14 | 2018-02-27 02:00 | 2018-02-27 05:54 | 2018-02-27 05:29 | 60 | 25 | 14 | 195 | 234 | AR-10.9
B43912 | SMNB440HK | 22 | 2018-02-27 | D |  | 4 | 0 |  | 4 |  |  | 장신일 |  |  | 1088 | 4 |  | 4 | YES |  | 55 | 4 | YES |  | 양호 | 양호 | 양호 | 양호 | 양호 | 미정 |  |  | Y |  | 2018-02-27 06:35 | 2018-02-27 06:22 | 2018-02-27 10:18 | 2018-02-27 09:46 | 28 | 32 | 13 | 191 | 236 | AR-10.7
B43920 | SM45C | 22 | 2018-02-27 | B |  | 5 | 0 |  | 5 |  |  | 송의섭 |  |  | 1083 | 5 |  | 1 | YES |  | 55 | 1 | YES | O | 양호 | 양호 | 양호 | 양호 | 양호 | 미정 |  |  | Y |  | 2018-02-27 15:14 | 2018-02-27 14:58 | 2018-02-27 19:05 | 2018-02-27 18:47 | 280 | 18 | 16 | 214 | 247 | AR-10.35 CN철피찌저짐
B43924 | SM45C | 22 | 2018-02-27 | B |  | 6 | 0 |  | 6 |  |  |  | 우설식 |  | 1087 | 6 |  | 1 |  |  | 55 | 1 |  | O | 양호 | 양호 | 양호 | 양호 | 양호 | 미정 |  |  | Y |  | 2018-02-27 19:35 | 2018-02-27 19:25 | 2018-02-27 23:33 | 2018-02-27 23:15 | 20 | 18 | 10 | 220 | 248 | AR-9.9
B43928 | SM45C | 22 | 2018-02-27 | C |  | 7 | 0 |  | 7 |  |  | 최용선 |  |  | 1088 | 7 |  | 2 |  |  | 55 | 2 |  |  | 양호 | 양호 | 양호 | 양호 | 양호 | 미정 |  |  | Y |  | 2018-02-28 00:26 | 2018-02-28 00:08 | 2018-02-28 03:45 | 2018-02-28 03:29 | 35 | 16 | 18 | 183 | 217 | AR-10.5
B43932 | AE4130M6 | 22 | 2018-02-27 | C |  | 8 | 0 |  | 8 |  |  |  | 최용선 |  | 1081 | 8 |  | 3 |  |  | 55 | 3 |  |  | 양호 | 양호 | 양호 | 양호 | 양호 | 미정 |  |  | Y |  | 2018-02-28 04:52 | 2018-02-28 04:30 | 2018-02-28 08:26 | 2018-02-28 07:58 | 45 | 28 | 22 | 186 | 236 | AR-10.3
B43936 | AE4130M6 | 22 | 2018-02-28 | A |  | 9 | 0 |  | 9 | [5 empty] | 1154 | 9 |  | 4 | YES |  | 55 | 4 | YES |  | 양호 | 양호 | 양호 | 양호 | 양호 | 미정 |  |  | Y |  | 2018-02-28 09:22 | 2018-02-28 09:00 | 2018-02-28 12:38 | 2018-02-28 12:19 | 34 | 19 | 22 | 176 | 218 | AR-10.0
B43940 | AE4130M6 | 22 | 2018-02-28 | A |  | 10 | 0 |  | 10 | [5 empty] | 1139 | 10 |  | 1 |  |  | 55 | 1 |  |  | 양호 | 양호 | 양호 | 양호 | 양호 | 미정 |  |  | Y |  | 2018-02-28 13:36 | 2018-02-28 13:18 | 2018-02-28 17:22 | 2018-02-28 16:48 | 40 | 34 | 18 | 192 | 244 | AR-9.7
B43944 | AE4130M6 | 22 | 2018-02-28 | B |  | 11 | 0 |  | 11 |  |  |  | 우설식 |  | 1083 | 11 |  | 2 |  |  | 55 | 2 |  |  | 양호 | 양호 | 양호 | 양호 | 양호 | 미정 |  |  | Y |  | 2018-02-28 18:01 | 2018-02-28 17:45 | 2018-02-28 21:25 | 2018-02-28 21:14 | 23 | 11 | 16 | 193 | 220 | AR-10
B43948 | AE4130M6 | 22 | 2018-02-28 | C |  | 12 | 0 |  | 12 |  |  | 우설식 |  |  | 1096 | 12 |  | 3 |  |  | 55 | 3 |  |  | 양호 | 양호 | 양호 | 양호 | 양호 | 미정 |  |  | Y |  | 2018-02-28 22:19 | 2018-02-28 22:05 | 2018-03-01 02:20 | 2018-03-01 02:06 | 40 | 14 | 14 | 227 | 255
B43952 | AE4130M6 | 22 | 2018-02-28 | C |  | 13 | 0 |  | 13 |  |  |  | 최용선 |  | 1098 | 13 |  | 4 | YES |  | 55 | 4 | YES |  | 양호 | 양호 | 양호 | 양호 | 양호 | 미정 |  |  | Y |  | 2018-03-01 03:02 | 2018-03-01 02:54 | 2018-03-01 06:52 | 2018-03-01 06:35 | 34 | 17 | 8 | 214 | 238 | AR-9.85
B43956 | AE4130M6 | 22 | 2018-03-01 | A |  | 14 | 0 |  | 14 |  |  | 강상완 | 김웅철 |  | 1132 | 14 |  | 1 |  |  | 55 | 1 |  |  | 양호 | 양호 | 양호 | 양호 | 양호 | 미정 |  |  | Y |  | 2018-03-01 07:46 | 2018-03-01 07:24 | 2018-03-01 11:15 | 2018-03-01 10:58 | 32 | 17 | 22 | 192 | 231 | AR-9.85
B43960 | AE4130M6 | 22 | 2018-03-01 | A |  | 15 | 0 |  | 15 | YES | 150 |  |  |  | 1136 | 15 |  | 2 |  |  | 55 | 2 |  |  | 양호 | 양호 | 양호 | 양호 | 양호 | 미정 |  |  | Y |  | 2018-03-01 11:57 | 2018-03-01 11:45 | 2018-03-01 15:40 | 2018-03-01 15:21 | 30 | 19 | 12 | 204 | 235 | AR-9.65
B43964 | AE4130M6 | 22 | 2018-03-01 | B |  | 16 | 0 | 외삽1 | 1 |  |  |  | 우설식 |  | 1077 | 16 |  | 3 |  |  | 55 | 3 |  |  | 양호 | 양호 | 양호 | 양호 | 양호 | 미정 |  |  | Y |  | 2018-03-01 16:45 | 2018-03-01 16:25 | 2018-03-01 20:20 | 2018-03-01 20:06 | 45 | 14 | 20 | 201 | 235 | AR-10.6
B43968 | AE4130M6 | 22 | 2018-03-01 | B |  | 17 | 0 |  | 2 |  |  | 우설식 |  |  | 1080 | 17 | YES | 4 | YES |  | 55 | 4 | YES |  | 양호 | 양호 | 양호 | 양호 | 양호 | 미정 |  |  | Y |  | 2018-03-01 21:14 | 2018-03-01 21:05 | 2018-03-02 00:45 | 2018-03-02 00:32 | 45 | 13 | 9 | 198 | 220
C42506 | SUP9DM | 22 | 2018-03-01 | D |  | 18 | 0 |  | 3 |  |  | 송의섭 |  |  | 1101 | 1 |  | 1 |  |  | 55 | 1 |  |  | 양호 | 양호 | 양호 | 양호 | 양호 | 미정 |  |  | Y |  | 2018-03-02 01:53 | 2018-03-02 01:35 | 2018-03-02 04:55 | 2018-03-02 04:27 | 50 | 28 | 18 | 153 | 200
C42510 | SUP9DM | 22 | 2018-03-02 | A |  | 19 | 0 |  | 4 |  |  | 남태희 |  |  | 1096 | 2 |  | 2 |  |  | 55 | 2 |  |  | 양호 | 양호 | 양호 | 양호 | 양호 | 미정 |  |  | Y |  | 2018-03-02 06:15 | 2018-03-02 06:00 | 2018-03-02 09:40 | 2018-03-02 09:13 | 65 | 27 | 15 | 179 | 220
C42514 | SUP9DM | 22 | 2018-03-02 | A |  | 20 | 0 |  | 5 |  |  | 남태희 |  |  | 1092 | 3 |  | 3 |  |  | 55 | 3 |  |  | 양호 | 양호 | 양호 | 양호 | 양호 | 미정 |  |  | Y |  | 2018-03-02 10:58 | 2018-03-02 10:30 | 2018-03-02 14:25 | 2018-03-02 13:54 | 50 | 31 | 28 | 175 | 235
C42518 | SUP9DM | 22 | 2018-03-02 | B |  | 21 | 0 |  | 6 |  |  | 남문희 |  |  | 1080 | 4 |  | 1 |  |  | 55 | 1 |  | O | 양호 | 양호 | 양호 | 양호 | 양호 | 미정 |  |  | Y |  | 2018-03-02 15:35 | 2018-03-02 15:20 | 2018-03-02 19:10 | 2018-03-02 18:36 | 55 | 34 | 15 | 182 | 230
C42522 | SUP9DM | 22 | 2018-03-02 | B |  | 22 | 0 |  | 7 |  |  |  | 남문희 |  | 1070 | 5 |  | 2 |  |  | 55 | 2 |  |  | 양호 | 양호 | 양호 | 양호 | 양호 | 미정 |  |  | Y |  | 2018-03-02 20:26 | 2018-03-02 19:55 | 2018-03-02 23:35 | 2018-03-02 23:13 | 45 | 22 | 31 | 166 | 220
C42526 | SM50CM | 22 | 2018-03-02 | D |  | 23 | 0 |  | 8 |  |  | 남태희 |  |  | 1102 | 6 |  | 3 |  |  | 55 | 3 |  |  | 양호 | 양호 | 양호 | 양호 | 양호 | 미정 |  |  | Y |  | 2018-03-03 01:05 | 2018-03-03 00:35 | 2018-03-03 04:05 | 2018-03-03 03:41 | 60 | 24 | 30 | 156 | 210
C42530 | SM50CM | 22 | 2018-03-03 | A |  | 24 | 0 |  | 9 |  |  | 남태희 |  |  | 1076 | 7 |  | 4 | YES |  | 55 | 4 | YES |  | 양호 | 양호 | 양호 | 양호 | 양호 | 미정 |  |  | Y |  | 2018-03-03 06:22 | 2018-03-03 06:10 | 2018-03-03 09:40 | 2018-03-03 09:22 | 125 | 18 | 12 | 180 | 210
C42534 | SM50CM | 22 | 2018-03-03 | A |  | 25 | 0 |  | 10 | [5 empty] | 1077 | 8 |  | 1 |  |  | 55 | 1 |  |  | 양호 | 양호 | 양호 | 양호 | 양호 | 미정 |  |  | Y |  | 2018-03-03 11:05 | 2018-03-03 10:35 | 2018-03-03 14:15 | 2018-03-03 14:03 | 55 | 12 | 30 | 178 | 220
C42538 | 42CRMO4MS | 22 | 2018-03-03 | C |  | 26 | 0 |  | 11 | [5 empty] | 1060 | 9 |  | 2 |  |  | 55 | 2 |  |  | 양호 | 양호 | 양호 | 양호 | 양호 | 미정 |  |  | Y |  | 2018-03-03 15:37 | 2018-03-03 15:10 | 2018-03-03 19:25 | 2018-03-03 18:53 | 55 | 32 | 27 | 196 | 255
C42542 | AE6150M | 22 | 2018-03-03 | C |  | 27 | 0 |  | 12 | YES |  |  |  |  | 1060 | 10 |  | 3 |  |  | 55 | 3 |  |  | 양호 | 양호 | 양호 | 양호 | 양호 | 미정 |  |  | Y |  | 2018-03-03 20:29 | 2018-03-03 20:15 | 2018-03-03 23:30 | 2018-03-03 23:14 | 50 | 16 | 14 | 164 | 195
C42546 | SCM440HF | 22 | 2018-03-03 | D |  | 28 | 0 | 외삽2 | 1 |  |  | 남태희 |  |  | 1101 | 11 |  | 4 | YES |  | 55 | 4 | YES |  | 양호 | 양호 | 양호 | 양호 | 양호 | 미정 |  |  | Y |  | 2018-03-04 01:19 | 2018-03-04 01:00 | 2018-03-04 04:35 | 2018-03-04 04:09 | 90 | 26 | 19 | 171 | 215 | P/P 교체 170717---07--212 잔존300
C42550 | SCM440HF | 22 | 2018-03-03 | D |  | 29 | 0 |  | 2 |  |  | 남태희 |  |  | 1101 | 12 |  | 1 |  |  | 55 | 1 |  |  | 양호 | 양호 | 양호 | 양호 | 양호 | 미정 |  |  | Y |  | 2018-03-04 05:52 | 2018-03-04 05:35 | 2018-03-04 09:07 | 2018-03-04 08:28 | 60 | 39 | 17 | 156 | 212
C42554 | SCM440HF | 22 | 2018-03-04 | A |  | 30 | 0 |  | 3 | [5 empty] | 1079 | 13 |  | 2 |  |  | 55 | 2 |  |  | 양호 | 양호 | 양호 | 양호 | 양호 | 미정 |  |  | Y |  | 2018-03-04 10:58 | 2018-03-04 10:35 | 2019-03-04 14:30 | 2018-03-04 14:00 | 88 | 525630 | 23 | 182 | 525835
C42558 | SM20CB | 22 | 2018-03-04 | C |  | 31 | 0 |  | 4 | [5 empty] | 1060 | 14 |  | 3 | YES |  | 55 | 3 | YES |  | 양호 | 양호 | 양호 | 양호 | 양호 | 미정 |  |  | Y |  | 2018-03-04 15:27 | 2018-03-04 15:20 | 2018-03-04 19:00 | 2018-03-04 18:43 | 373 | 17 | 7 | 196 | 220 | 철피녹음
C42562 | SM20C | 22 | 2018-03-04 | C |  | 32 | 0 |  | 5 | [5 empty] | 1060 | 15 |  | 1 |  |  | 55 | 1 |  | O | 양호 | 양호 | 양호 | 양호 | 양호 | 미정 |  |  | Y |  | 2018-03-04 20:12 | 2018-03-04 19:50 | 2018-03-04 23:10 | 2018-03-04 22:56 | 50 | 14 | 22 | 164 | 200
C42566 | SM20C-JY | 22 | 2018-03-04 | D |  | 33 | 0 |  | 6 |  |  | 남태희 |  |  | 1101 | 16 |  | 2 |  |  | 55 | 2 |  |  | 양호 | 양호 | 양호 | 양호 | 양호 | 미정 |  |  | Y |  | 2018-03-05 00:32 | 2018-03-05 00:15 | 2018-03-05 03:20 | 2018-03-05 03:12 | 65 | 8 | 17 | 160 | 185
C42569 | SCR415HA | 22 | 2018-03-04 | D |  | 34 | 0 |  | 7 |  |  | 남태희 |  |  | 1101 | 17 |  | 3 |  |  | 55 | 3 |  |  | 양호 | 양호 | 양호 | 양호 | 양호 | 미정 |  |  | Y |  | 2018-03-05 04:22 | 2018-03-05 04:05 | 2018-03-05 08:00 | 2018-03-05 07:39 | 45 | 21 | 17 | 197 | 235
C42573 | SCM415C2 | 22 | 2018-03-05 | B |  | 35 | 0 |  | 8 |  |  |  | 남문희 |  | 1095 | 18 | YES | 4 | YES |  | 55 | 4 | YES |  | 양호 | 양호 | 양호 | 양호 | 양호 | 미정 |  |  | INGOT |  | 2018-03-05 09:02 | 2018-03-05 08:50 | 2018-03-05 11:35 | 2018-03-05 11:10 | 50 | 25 | 12 | 128 | 165
C42576 | AE1050M2 | 22 | 2018-03-05 | B |  | 36 | 0 |  | 9 |  |  | 남문희 |  |  | 1089 | 1 |  | 1 |  |  | 55 | 1 |  |  | 양호 | 양호 | 양호 | 양호 | 양호 | 미정 |  |  | Y |  | 2018-03-05 13:39 | 2018-03-05 13:20 | 2018-03-05 17:15 | 2018-03-05 16:36 | 105 | 39 | 19 | 177 | 235
C42580 | AE1050M2 | 22 | 2018-03-05 | C |  | 37 | 0 |  | 10 |  |  | 윤석재 |  |  | 1060 | 2 |  | 2 |  |  | 55 | 2 |  |  | 양호 | 양호 | 양호 | 양호 | 양호 | 미정 |  |  | Y |  | 2018-03-05 18:48 | 2018-03-05 18:30 | 2018-03-05 22:05 | 2018-03-05 21:59 | 75 | 6 | 18 | 192 | 215
C42584 | AE1050M2 | 22 | 2018-03-05 | D |  | 38 | 0 |  | 11 |  |  | 남태희 |  |  | 1101 | 3 |  | 3 |  |  | 55 | 3 |  |  | 양호 | 양호 | 양호 | 양호 | 양호 | 미정 |  |  | Y |  | 2018-03-05 23:19 | 2018-03-05 22:55 | 2018-03-06 02:30 | 2018-03-06 02:15 | 50 | 15 | 24 | 176 | 215
C42588 | AE1050M2 | 22 | 2018-03-05 | D |  | 39 | 0 |  | 12 |  |  | 남태희 |  |  | 1101 | 4 |  | 4 | YES |  | 55 | 4 | YES |  | 양호 | 양호 | 양호 | 양호 | 양호 | 미정 |  |  | Y |  | 2018-03-06 03:47 | 2018-03-06 03:25 | 2018-03-06 06:50 | 2018-03-06 06:38 | 55 | 12 | 22 | 171 | 205
B44062 | 20MNCRS5HM | 22 | 2018-03-06 | B |  | 40 | 0 |  | 13 |  |  | 남문희 |  |  | 1086 | 5 |  | 1 |  |  | 55 | 1 |  |  | 양호 | 양호 | 양호 | 양호 | 양호 | 미정 |  |  | Y |  | 2018-03-06 08:03 | 2018-03-06 07:55 | 2018-03-06 11:25 | 2018-03-06 11:11 | 65 | 14 | 8 | 188 | 210 | AR-10.4
B44066 | SCM440HF | 22 | 2018-03-06 | B |  | 41 | 0 |  | 14 | YES |  |  | 우설식 |  | 1090 | 6 |  | 2 |  |  | 55 | 2 |  |  | 양호 | 양호 | 양호 | 양호 | 양호 | 미정 |  |  | Y |  | 2018-03-06 12:18 | 2018-03-06 12:05 | 2018-03-06 15:58 | 2018-03-06 15:43 | 40 | 15 | 13 | 204 | 233 | AR-9.9
B44070 | SCM440HM2 | 22 | 2018-03-06 | C |  | 42 | 0 | 외삽3 | 1 |  |  | 최용선 |  |  | 1060 | 7 |  | 3 |  |  | 55 | 3 |  |  | 양호 | 양호 | 양호 | 양호 | 양호 | 미정 |  |  | Y |  | 2018-03-06 16:37 | 2018-03-06 16:18 | 2018-03-06 20:15 | 2018-03-06 20:00 | 20 | 15 | 19 | 203 | 237 | P/P교체, 잔존:270mm 180112-01 [211]
B44074 | SCM440 | 22 | 2018-03-06 | C |  | 43 | 0 |  | 2 |  |  |  | 최용선 |  | 1089 | 8 |  | 4 | YES |  | 55 | 4 | YES |  | 양호 | 양호 | 양호 | 양호 | 양호 | 미정 |  |  | Y |  | 2018-03-06 21:23 | 2018-03-06 21:10 | 2018-03-07 00:36 | 2018-03-07 00:20 | 55 | 16 | 13 | 178 | 206 | AR-10.3
B44078 | SCM440J | 22 | 2018-03-06 | A |  | 44 | 0 |  | 3 | [5 empty] | 1135 | 9 |  | 1 |  |  | 55 | 1 |  |  | 양호 | 양호 | 양호 | 양호 | 양호 | 미정 |  |  | Y |  | 2018-03-07 01:14 | 2018-03-07 01:00 | 2018-03-07 04:54 | 2018-03-07 04:35 | 24 | 19 | 14 | 201 | 234 | AR-10.35
B44082 | XC48 | 22 | 2018-03-06 | A |  | 45 | 0 |  | 4 |  |  | 강상완 |  |  | 1133 | 10 |  | 2 |  |  | 55 | 2 |  |  | 양호 | 양호 | 양호 | 양호 | 양호 | 미정 |  |  | Y |  | 2018-03-07 05:36 | 2018-03-07 05:25 | 2018-03-07 09:10 | 2018-03-07 08:42 | 31 | 28 | 11 | 186 | 225 | AR-10.0
B44086 | KFMN438V | 22 | 2018-03-07 | B |  | 46 | 0 |  | 5 |  |  |  | 우설식 |  | 1078 | 11 |  | 3 |  |  | 55 | 3 |  |  | 양호 | 양호 | 양호 | 양호 | 양호 | 미정 |  |  | Y |  | 2018-03-07 10:16 | 2018-03-07 09:55 | 2018-03-07 13:38 | 2018-03-07 13:19 | 45 | 19 | 21 | 182 | 223 | AR-10.3
B44090 | KFMN438V | 22 | 2018-03-07 | C |  | 47 | 0 |  | 6 |  |  | 최용선 | 김웅철 |  | 1098 | 12 |  | 4 | YES |  | 55 | 4 | YES |  | 양호 | 양호 | 양호 | 양호 | 양호 | 미정 |  |  | Y |  | 2018-03-07 15:05 | 2018-03-07 14:20 | 2018-03-07 19:00 | 2018-03-07 18:19 | 42 | 41 | 45 | 194 | 280 | AR-10.4
A44118 | ATA105 | 22 | 2018-03-07 | C |  | 48 | 0 |  | 7 |  |  | 강상완 | 윤호철 |  | 1089 | 13 |  | 1 |  |  | 55 | 1 |  |  | 양호 | 양호 | 양호 | 양호 | 양호 | 미정 |  |  | Y |  | 2018-03-07 20:52 | 2018-03-07 20:25 | 2018-03-08 00:37 | 2018-03-08 00:12 | 85 | 25 | 27 | 200 | 252 | AR-9.2
A44122 | ATA105M2 | 22 | 2018-03-07 | A |  | 49 | 0 |  | 8 | [5 empty] | 1129 | 14 |  | 2 |  |  | 55 | 2 |  |  | 양호 | 양호 | 양호 | 양호 | 양호 | 미정 |  |  | Y |  | 2018-03-08 01:24 | 2018-03-08 00:57 | 2018-03-08 04:18 | 2018-03-08 03:55 | 20 | 23 | 27 | 151 | 201 | AR-9.8
B44102 | SCM415W | 22 | 2018-03-07 | A |  | 50 | 0 |  | 9 | YES |  | 강상완 |  |  | 1138 | 15 |  | 3 |  |  | 55 | 3 |  |  | 양호 | 양호 | 양호 | 양호 | 양호 | 미정 |  |  | Y |  | 2018-03-08 04:31 | 2018-03-08 04:24 | 2018-03-08 08:40 | 2018-03-08 08:27 | 6 | 13 | 7 | 236 | 256 | AR-10.2
C42634 | 18CRNIMO7HI | 22 | 2018-03-09 | B |  | 51 | 0 | 외삽4 | 1 |  |  |  | 강상완 |  | 1089 | 16 |  | 1 |  |  | 65 | 1 |  | O | 양호 | 양호 | 양호 | 양호 | 양호 | 미정 |  |  | INGOT |  | 2018-03-09 06:14 | 2018-03-09 06:00 | 2018-03-09 09:25 | 2018-03-09 09:19 | 1280 | 6 | 14 | 185 | 205 | PP 180115-07 230
C42638 | AE4140W | 22 | 2018-03-09 | B |  | 52 | 0 |  | 2 |  |  | 남문희 |  |  | 1081 | 17 |  | 1 |  |  | 55 | 1 |  | O | 양호 | 양호 | 양호 | 양호 | 양호 | 미정 |  |  | Y |  | 2018-03-09 11:27 | 2018-03-09 11:15 | 2018-03-09 14:45 | 2018-03-09 14:37 | 110 | 8 | 12 | 190 | 210
C42642 | AE15B36D2 | 22 | 2018-03-09 | D |  | 53 | 0 |  | 3 |  |  | 남태희 | 남문희 |  | 1101 | 18 |  | 2 |  |  | 55 | 2 |  |  | 양호 | 양호 | 양호 | 양호 | 양호 | 미정 |  |  | Y |  | 2018-03-09 16:45 | 2018-03-09 16:35 | 2018-03-09 19:55 | 2018-03-09 19:42 | 110 | 13 | 10 | 178 | 200
C42646 | AE15B36D2 | 22 | 2018-03-09 | D |  | 54 | 0 |  | 4 |  |  | 남태희 |  |  | 1101 | 19 | YES | 3 | YES |  | 55 | 3 |  |  | 양호 | 양호 | 양호 | 양호 | 양호 | 미정 |  |  | Y |  | 2018-03-09 21:16 | 2018-03-09 20:45 | 2018-03-10 00:20 | 2018-03-09 23:56 | 50 | 24 | 31 | 160 | 215
C42650 | AE15B36D2 | 22 | 2018-03-09 | A |  | 55 | 0 |  | 5 | [5 empty] | 1077 | 1 |  | 1 |  |  | 55 | 1 |  | O | 양호 | 양호 | 양호 | 양호 | 양호 | 미정 |  |  | Y |  | 2018-03-10 01:14 | 2018-03-10 01:00 | 2018-03-10 04:20 | 2018-03-10 04:12 | 40 | 8 | 14 | 178 | 200
C42654 | AE15B36D2 | 22 | 2018-03-09 | A |  | 56 | 0 |  | 6 | [5 empty] | 1085 | 2 |  | 2 |  |  | 55 | 2 |  |  | 양호 | 양호 | 양호 | 양호 | 양호 | 미정 |  |  | Y |  | 2018-03-10 05:17 | 2018-03-10 05:05 | 2018-03-10 08:45 | 2018-03-10 08:26 | 45 | 19 | 12 | 188 | 220
C42658 | SCR435BM | 22 | 2018-03-10 | C |  | 57 | 0 |  | 7 | [5 empty] | 1060 | 3 |  | 3 |  |  | 55 | 3 |  |  | 양호 | 양호 | 양호 | 양호 | 양호 | 미정 |  |  | Y |  | 2018-03-10 09:38 | 2018-03-10 09:20 | 2018-03-10 12:55 | 2018-03-10 12:38 | 35 | 17 | 18 | 180 | 215
C42662 | SCR435BM | 22 | 2018-03-10 | D |  | 58 | 0 |  | 8 | [5 empty] | 1095 | 4 |  | 4 | YES |  | 55 | 4 | YES |  | 양호 | 양호 | 양호 | 양호 | 양호 | 미정 |  |  | Y |  | 2018-03-10 14:12 | 2018-03-10 14:00 | 2018-03-10 17:35 | 2018-03-10 17:12 | 65 | 23 | 12 | 180 | 215
C42666 | ATA105I14 | 22 | 2018-03-10 | D |  | 59 | 0 |  | 9 |  |  | 남태희 |  |  | 1101 | 5 |  | 1 |  |  | 55 | 1 |  |  | 양호 | 양호 | 양호 | 양호 | 양호 | 미정 |  |  | INGOT |  | 2018-03-10 18:42 | 2018-03-10 18:20 | 2018-03-10 21:00 | 2018-03-10 20:51 | 45 | 9 | 22 | 129 | 160
C42669 | SUP9DM | 22 | 2018-03-10 | A |  | 60 | 0 |  | 10 | YES | 160 | 남태희 |  |  | 1100 | 6 |  | 2 |  |  | 55 | 2 |  |  | 양호 | 양호 | 양호 | 양호 | 양호 | 미정 |  |  | Y |  | 2018-03-10 22:12 | 2018-03-10 22:05 | 2018-03-11 01:40 | 2018-03-11 01:12 | 65 | 28 | 7 | 180 | 215 | PP 교체 180109 -03-214
C42673 | SUP9DM | 22 | 2018-03-10 | A |  | 61 | 0 | 외삽5 | 1 | [5 empty] | 1097 | 7 |  | 3 |  |  | 55 | 3 |  |  | 양호 | 양호 | 양호 | 양호 | 양호 | 미정 |  |  | Y |  | 2018-03-11 02:37 | 2018-03-11 02:15 | 2018-03-11 05:40 | 2018-03-11 05:18 | 35 | 22 | 22 | 161 | 205
C42677 | SUP9DM | 22 | 2018-03-11 | C |  | 62 | 0 |  | 2 | [5 empty] | 1060 | 8 |  | 4 | YES |  | 55 | 4 | YES |  | 양호 | 양호 | 양호 | 양호 | 양호 | 미정 |  |  | Y |  | 2018-03-11 06:40 | 2018-03-11 06:35 | 2018-03-11 10:00 | 2018-03-11 09:40 | 55 | 20 | 5 | 180 | 205
C42681 | SUP9DM | 22 | 2018-03-11 | C |  | 63 | 0 |  | 3 | [5 empty] | 1060 | 9 |  | 1 |  |  | 55 | 1 |  |  | 양호 | 양호 | 양호 | 양호 | 양호 | 미정 |  |  | Y |  | 2018-03-11 11:04 | 2018-03-11 10:50 | 2018-03-11 14:10 | 2018-03-11 13:54 | 50 | 16 | 14 | 170 | 200
C42685 | SUP9DM | 22 | 2018-03-11 | D |  | 64 | 0 |  | 4 |  |  | 남태희 |  |  | 1101 | 10 |  | 2 |  |  | 55 | 2 |  |  | 양호 | 양호 | 양호 | 양호 | 양호 | 미정 |  |  | Y |  | 2018-03-11 15:13 | 2018-03-11 14:55 | 2018-03-11 18:20 | 2018-03-11 18:06 | 45 | 14 | 18 | 173 | 205
C42689 | AE4340I | 22 | 2018-03-11 | D |  | 65 | 0 |  | 5 |  |  | 남태희 |  |  | 1101 | 11 |  | 3 |  |  | 55 | 3 |  |  | 양호 | 양호 | 양호 | 양호 | 양호 | 미정 |  |  | INGOT |  | 2018-03-11 19:12 | 2018-03-11 19:00 | 2018-03-11 21:45 | 2018-03-11 21:24 | 40 | 21 | 12 | 132 | 165
C42692 | KTB600 | 22 | 2018-03-11 | B |  | 66 | 0 |  | 6 |  |  | 남문희 |  |  | 1099 | 12 |  | 4 |  |  | 55 | 4 |  |  | 양호 | 양호 | 양호 | 양호 | 양호 | 미정 |  |  | Y |  | 2018-03-11 22:23 | 2018-03-11 22:10 | 2018-03-12 01:50 | 2018-03-12 01:41 | 25 | 9 | 13 | 198 | 220
C42696 | KTB600 | 22 | 2018-03-11 | B |  | 67 | 0 |  | 7 |  |  | 남문희 |  |  | 1091 | 13 |  | 1 |  |  | 55 | 1 |  |  | 양호 | 양호 | 양호 | 양호 | 양호 | 미정 |  |  | Y |  | 2018-03-12 02:46 | 2018-03-12 02:35 | 2018-03-12 05:55 | 2018-03-12 05:45 | 45 | 10 | 11 | 179 | 200
C42700 | AE1541M4 | 22 | 2018-03-12 | C |  | 68 | 0 |  | 8 | [5 empty] | 1060 | 14 |  | 2 |  |  | 55 | 2 |  |  | 양호 | 양호 | 양호 | 양호 | 양호 | 미정 |  |  | Y |  | 2018-03-12 07:20 | 2018-03-12 07:10 | 2018-03-12 10:40 | 2018-03-12 10:19 | 75 | 21 | 10 | 179 | 210
C42704 | AE1541M | 22 | 2018-03-12 | C |  | 69 | 0 |  | 9 | [5 empty] | 1060 | 15 |  | 3 |  |  | 55 | 3 |  |  | 양호 | 양호 | 양호 | 양호 | 양호 | 미정 |  |  | Y |  | 2018-03-12 11:47 | 2018-03-12 11:35 | 2018-03-12 15:05 | 2018-03-12 14:44 | 55 | 21 | 12 | 178 | 210
C42708 | AE1541M | 22 | 2018-03-12 | D |  | 70 | 0 |  | 10 |  |  | 남태희 | 장신일 |  | 1101 | 16 |  | 4 | YES |  | 55 | 4 | YES |  | 양호 | 양호 | 양호 | 양호 | 양호 | 미정 |  |  | Y |  | 2018-03-12 16:25 | 2018-03-12 15:55 | 2018-03-12 19:25 | 2018-03-12 19:07 | 50 | 18 | 30 | 162 | 210
C42712 | SPS6M | 22 | 2018-03-12 | D |  | 71 | 0 |  | 11 |  |  | 남태희 | 장신일 |  | 1102 | 17 |  | 1 |  |  | 55 | 1 |  | O | 양호 | 양호 | 양호 | 양호 | 양호 | 미정 |  |  | Y |  | 2018-03-12 20:37 | 2018-03-12 20:20 | 2018-03-12 23:50 | 2018-03-12 23:28 | 55 | 22 | 17 | 171 | 210
C42716 | 18CRNIMO7HI | 22 | 2018-03-12 | B |  | 72 | 0 |  | 12 |  |  |  | 남문희 |  | 1095 | 18 |  | 2 |  |  | 55 | 2 |  |  | 양호 | 양호 | 양호 | 양호 | 양호 | 미정 |  |  | INGOT |  | 2018-03-13 01:06 | 2018-03-13 00:55 | 2018-03-13 03:35 | 2018-03-13 03:30 | 65 | 5 | 11 | 144 | 160
C42719 | AE15B34M | 22 | 2018-03-12 | B |  | 73 | 0 |  | 1 |  |  | 남문희 |  |  | 1089 | 19 |  | 3 |  |  | 55 | 3 |  |  | 양호 | 양호 | 양호 | 양호 | 양호 | 미정 |  |  | N | 1 | 2018-03-13 04:23 | 2018-03-13 04:10 | 2018-03-13 12:25 | 2018-03-13 11:46 | 35 | 39 | 13 | 443 | 495 | PP 180109-08-238
C42724 | AE15B34M | 22 | 2018-03-13 | C |  | 74 | 0 |  | 2 | [5 empty] | 1060 | 20 | YES | 4 | YES |  | 55 | 4 | YES |  | 양호 | 양호 | 양호 | 양호 | 양호 | 미정 |  |  | Y |  | 2018-03-13 13:10 | 2018-03-13 12:50 | 2018-03-13 16:30 | 2018-03-13 16:14 | 25 | 16 | 20 | 184 | 220
C42728 | AE15B34M | 22 | 2018-03-13 | A |  | 75 | 0 |  | 3 | [5 empty] | 1067 | 1 |  | 1 |  |  | 55 | 1 |  |  | 양호 | 양호 | 양호 | 양호 | 양호 | 미정 |  |  | Y |  | 2018-03-13 17:24 | 2018-03-13 17:20 | 2018-03-13 20:50 | 2018-03-13 20:38 | 50 | 12 | 4 | 194 | 210
C42732 | AE15B34M | 22 | 2018-03-13 | A |  | 76 | 0 |  | 4 | [5 empty] | 1094 | 2 |  | 2 |  |  | 55 | 2 |  |  | 양호 | 양호 | 양호 | 양호 | 양호 | 미정 |  |  | Y |  | 2018-03-13 21:33 | 2018-03-13 21:25 | 2018-03-14 01:25 | 2018-03-14 01:14 | 35 | 11 | 8 | 220 | 240
C42736 | AE15B34M | 22 | 2018-03-13 | B |  | 77 | 0 |  | 5 |  |  | 남문희 |  |  | 1088 | 3 |  | 3 |  |  | 55 | 3 |  |  | 양호 | 양호 | 양호 | 양호 | 양호 | 미정 |  |  | Y |  | 2018-03-14 02:18 | 2018-03-14 02:00 | 2018-03-14 06:20 | 2018-03-14 05:59 | 35 | 21 | 18 | 221 | 260
C42740 | AE4140D | 22 | 2018-03-14 | C |  | 78 | 0 |  | 6 | [5 empty] | 1060 | 4 |  | 4 |  |  | 55 | 4 |  |  | 양호 | 양호 | 양호 | 양호 | 양호 | 미정 |  |  | Y |  | 2018-03-14 07:41 | 2018-03-14 07:35 | 2018-03-14 11:10 | 2018-03-14 10:49 | 75 | 21 | 6 | 188 | 215
C42744 | AE4140D | 22 | 2018-03-14 | C |  | 79 | 0 |  | 7 | [5 empty] | 1060 | 5 |  | 1 |  |  | 55 | 1 |  |  | 양호 | 양호 | 양호 | 양호 | 양호 | 미정 |  |  | Y |  | 2018-03-14 12:25 | 2018-03-14 12:00 | 2018-03-14 15:50 | 2018-03-14 15:17 | 50 | 33 | 25 | 172 | 230
B44447 | AE4130M10 | 22 | 2018-03-25 | B | LADLE 대보수 첫회 | 1 | 0 | 내삽 | 1 |  |  | 강상완 |  |  | 1100 | 1 |  | 1 |  |  | 55 | 1 |  |  | 양호 | 양호 | 양호 | 양호 | 양호 | 미정 |  |  | Y |  | 2018-03-25 09:46 | 2018-03-25 09:40 | 2018-03-25 13:28 | 2018-03-25 13:13 | 15470 | 15 | 6 | 207 | 228 | P/P 171128-10 (222) AR-11 | 8 | 2018-03-23 08:00 | 2018-03-24 12:30 | 1710 | 760 | 30 | 4 | 2018-03-24 13:00 | 2018-03-25 09:40 | 1240 | 1100 | 225 | 230 | 236 | 6
B44451 | SCM440 | 22 | 2018-03-25 | C |  | 2 | 0 |  | 2 | [5 empty] | 1093 | 2 |  | 2 |  |  | 55 | 2 |  |  | 양호 | 양호 | 양호 | 양호 | 양호 | 미정 |  |  | Y |  | 2018-03-25 14:29 | 2018-03-25 14:10 | 2018-03-25 18:10 | 2018-03-25 17:51 | 42 | 19 | 19 | 202 | 240
B44455 | SCM440J | 22 | 2018-03-25 | C |  | 3 | 0 |  | 3 |  |  | 최용선 |  |  | 1078 | 3 |  | 3 |  |  | 55 | 3 |  |  | 양호 | 양호 | 양호 | 양호 | 양호 | 미정 |  |  | Y |  | 2018-03-25 19:24 | 2018-03-25 18:40 | 2018-03-25 22:43 | 2018-03-25 22:23 | 30 | 20 | 44 | 179 | 243 | AR-10.5
B44459 | AE4140Q | 22 | 2018-03-25 | D |  | 4 | 0 |  | 4 |  |  | 송의섭 |  |  | 1087 | 4 |  | 4 | YES |  | 55 | 4 | YES |  | 양호 | 양호 | 양호 | 양호 | 양호 | 미정 |  |  | Y |  | 2018-03-25 23:41 | 2018-03-25 23:30 | 2018-03-26 03:07 | 2018-03-26 02:51 | 47 | 16 | 11 | 190 | 217
B44463 | 16MNCRS5HAM | 22 | 2018-03-25 | D |  | 5 | 0 |  | 5 |  |  | 송의섭 |  |  | 1092 | 5 |  | 1 |  |  | 55 | 1 |  |  | 양호 | 양호 | 양호 | 양호 | 양호 | 미정 |  |  | Y |  | 2018-03-26 04:11 | 2018-03-26 04:00 | 2018-03-26 07:38 | 2018-03-26 07:22 | 53 | 16 | 11 | 191 | 218
B44467 | 16MNCRS5HAM | 22 | 2018-03-26 | B |  | 6 | 0 |  | 6 |  |  | 윤석재 | 우설식 |  | 1083 | 6 |  | 2 |  |  | 55 | 2 |  |  | 양호 | 양호 | 양호 | 양호 | 양호 | 미정 |  |  | Y |  | 2018-03-26 08:37 | 2018-03-26 08:25 | 2018-03-26 12:00 | 2018-03-26 11:43 | 47 | 17 | 12 | 186 | 215 | AR-10.3
B44471 | 16MNCRS5HAM | 22 | 2018-03-26 | B |  | 7 | 0 |  | 7 |  |  | 우설식 | 윤석재 |  | 1080 | 7 |  | 3 |  |  | 55 | 3 |  |  | 양호 | 양호 | 양호 | 양호 | 양호 | 미정 |  |  | Y |  | 2018-03-26 13:00 | 2018-03-26 12:45 | 2018-03-26 16:40 | 2018-03-26 16:09 | 45 | 31 | 15 | 190 | 235
B44475 | AE4140M2 | 22 | 2018-03-26 | C |  | 8 | 0 |  | 8 |  |  | 최용선 |  |  | 1084 | 8 |  | 4 | YES |  | 55 | 4 | YES |  | 양호 | 양호 | 양호 | 양호 | 양호 | 미정 |  |  | Y |  | 2018-03-26 17:40 | 2018-03-26 17:30 | 2018-03-26 21:20 | 2018-03-26 21:01 | 50 | 19 | 10 | 201 | 230 | AR-9.8
A44502 | SP-AE1055LS | 22 | 2018-03-26 | A |  | 9 | 0 |  | 9 |  |  | 최용선 |  |  | 1139 | 9 |  | 1 |  |  | 55 | 1 |  |  | 양호 | 양호 | 양호 | 양호 | 양호 | 미정 |  |  | Y |  | 2018-03-27 00:12 | 2018-03-26 23:55 | 2018-03-27 03:18 | 2018-03-27 02:58 | 155 | 20 | 17 | 167 | 203
A44506 | SP-AE1055LS | 22 | 2018-03-26 | A |  | 10 | 0 |  | 10 |  |  | 강상완 | 김민곤 |  | 1138 | 10 |  | 2 |  |  | 55 | 2 |  |  | 양호 | 양호 | 양호 | 양호 | 양호 | 미정 |  |  | Y |  | 2018-03-27 04:24 | 2018-03-27 04:10 | 2018-03-27 07:35 | 2018-03-27 07:21 | 52 | 14 | 14 | 177 | 205 | AR-9.1
A44510 | P-AE1055LS | 22 | 2018-03-27 | B |  | 11 | 0 |  | 11 |  |  | 우설식 |  |  | 1086 | 11 |  | 3 |  |  | 55 | 3 |  |  | 양호 | 양호 | 양호 | 양호 | 양호 | 미정 |  |  | Y |  | 2018-03-27 08:30 | 2018-03-27 08:15 | 2018-03-27 12:15 | 2018-03-27 11:26 | 40 | 49 | 15 | 176 | 240 | AR-10.3
B44493 | SMN430M8 | 22 | 2018-03-27 | B |  | 12 | 0 |  | 12 |  |  |  | 우설식 |  | 1074 | 12 |  | 4 | YES |  | 55 | 4 | YES |  | 양호 | 양호 | 양호 | 양호 | 양호 | 미정 |  |  | INGOT |  | 2018-03-27 13:28 | 2018-03-27 13:20 | 2018-03-27 16:50 | 2018-03-27 16:32 | 65 | 18 | 8 | 184 | 210 | AR-10.3
B44497 | SCM415HS | 22 | 2018-03-27 | C |  | 13 | 0 |  | 13 |  |  | 최용선 | 우설식 |  | 1059 | 13 |  | 1 | YES |  | 55 | 1 | YES |  | 양호 | 양호 | 양호 | 양호 | 양호 | 미정 |  |  | Y |  | 2018-03-27 19:09 | 2018-03-27 18:50 | 2018-03-27 22:42 | 2018-03-27 22:25 | 120 | 17 | 19 | 196 | 232 | AR10.3 C/N 지금융착
B44501 | SCM415 | 22 | 2018-03-27 | A |  | 14 | 0 |  | 14 | YES | 150 | 강상완 | 김민곤 |  | 1128 | 14 |  | 1 |  |  | 55 | 1 |  | O | 양호 | 양호 | 양호 | 양호 | 양호 | 미정 |  |  | Y |  | 2018-03-27 23:19 | 2018-03-27 23:00 | 2018-03-28 02:53 | 2018-03-28 02:38 | 18 | 15 | 19 | 199 | 233 | AR-10.1
A44527 | SCM440 | 22 | 2018-03-27 | A |  | 15 | 0 | 외삽1 | 1 |  |  | 강상완 | 김민곤 |  | 1137 | 15 |  | 2 |  |  | 55 | 2 |  |  | 양호 | 양호 | 양호 | 양호 | 양호 | 미정 |  |  | Y |  | 2018-03-28 04:35 | 2018-03-28 04:20 | 2018-03-28 07:55 | 2018-03-28 07:43 | 87 | 12 | 15 | 188 | 215 | AR-9.3
A44531 | SCM440HK | 22 | 2018-03-28 | B |  | 16 | 0 |  | 2 |  |  | 우설식 |  |  | 1077 | 16 |  | 3 |  |  | 55 | 3 |  |  | 양호 | 양호 | 양호 | 양호 | 양호 | 미정 |  |  | Y |  | 2018-03-28 08:58 | 2018-03-28 08:35 | 2018-03-28 12:35 | 2018-03-28 12:10 | 40 | 25 | 23 | 191 | 240 | AR-10.5
A44535 | 42CRMO4MS2 | 22 | 2018-03-28 | B |  | 17 | 0 |  | 3 |  |  | 우설식 |  |  | 1085 | 17 |  | 4 |  |  | 55 | 4 |  |  | 양호 | 양호 | 양호 | 양호 | 양호 | 미정 |  |  | Y |  | 2018-03-28 13:12 | 2018-03-28 13:00 | 2018-03-28 17:25 | 2018-03-28 17:08 | 25 | 17 | 12 | 237 | 265
A44540 | 42CRMO4MS | 22 | 2018-03-28 | D |  | 18 | 0 |  | 4 |  |  | 장신일 |  |  | 1029 | 1 |  | 1 |  |  | 55 | 1 |  |  | 양호 | 양호 | 양호 | 양호 | 양호 | 미정 |  |  | Y |  | 2018-03-28 18:35 | 2018-03-28 18:15 | 2018-03-28 22:46 | 2018-03-28 21:49 | 50 | 57 | 20 | 194 | 271
A44544 | 42CRMO4MS | 22 | 2018-03-28 | A |  | 19 | 0 |  | 5 | [5 empty] | 1125 | 2 |  | 2 |  |  | 55 | 2 |  |  | 양호 | 양호 | 양호 | 양호 | 양호 | 미정 |  |  | Y |  | 2018-03-28 23:50 | 2018-03-28 23:30 | 2018-03-29 03:22 | 2018-03-29 02:44 | 44 | 38 | 20 | 174 | 232 | AR-10.3
A44548 | 42CRMO4MS2 | 22 | 2018-03-28 | A |  | 20 | 0 |  | 6 | [5 empty] | 1129 | 3 |  | 3 |  |  | 55 | 3 |  |  | 양호 | 양호 | 양호 | 양호 | 양호 | 미정 |  |  | Y |  | 2018-03-29 03:51 | 2018-03-29 03:40 | 2018-03-29 07:40 | 2018-03-29 07:25 | 18 | 15 | 11 | 214 | 240 | AR-10.0
B44531 | KF70CVS | 22 | 2018-03-29 | B |  | 21 | 0 |  | 7 |  |  | 우설식 |  |  | 1087 | 4 |  | 1 |  |  | 55 | 1 |  | O | 양호 | 양호 | 양호 | 양호 | 양호 | 미정 |  |  | Y |  | 2018-03-29 08:39 | 2018-03-29 08:35 | 2018-03-29 12:35 | 2018-03-29 12:20 | 55 | 15 | 4 | 221 | 240 | AR-9.6
B44535 | AE51B35M | 22 | 2018-03-29 | B |  | 22 | 0 |  | 8 |  |  |  | 강상완 |  | 1079 | 5 |  | 2 |  |  | 55 | 2 |  |  | 양호 | 양호 | 양호 | 양호 | 양호 | 미정 |  |  | Y |  | 2018-03-29 13:13 | 2018-03-29 13:10 | 2018-03-29 16:54 | 2018-03-29 16:40 | 35 | 14 | 3 | 208 | 224 | AR-10.0
B44539 | AE51B35M | 22 | 2018-03-29 | D |  | 23 | 0 |  | 9 |  |  | 송의섭 |  |  | 1086 | 6 |  | 3 |  |  | 55 | 3 |  |  | 양호 | 양호 | 양호 | 양호 | 양호 | 미정 |  |  | Y |  | 2018-03-29 17:35 | 2018-03-29 17:27 | 2018-03-29 21:09 | 2018-03-29 20:47 | 33 | 22 | 8 | 192 | 222
B44543 | SM45CB | 22 | 2018-03-29 | A |  | 24 | 0 |  | 10 |  |  | 송의섭 |  |  | 1138 | 7 |  | 4 | YES |  | 55 | 4 | YES |  | 양호 | 양호 | 양호 | 양호 | 양호 | 미정 |  |  | Y |  | 2018-03-29 22:08 | 2018-03-29 21:50 | 2018-03-30 01:30 | 2018-03-30 01:15 | 41 | 15 | 18 | 186 | 220
B44547 | SM45C | 22 | 2018-03-29 | A |  | 25 | 0 |  | 11 | YES |  | 강상완 | 김민곤 |  | 1144 | 8 |  | 1 |  |  | 55 | 1 |  |  | 양호 | 양호 | 양호 | 양호 | 양호 | 미정 |  |  | Y |  | 2018-03-30 02:14 | 2018-03-30 01:50 | 2018-03-30 05:43 | 2018-03-30 05:25 | 20 | 18 | 24 | 191 | 233 | AR-10.2
A44572 | STB3D | 22 | 2018-03-30 | C |  | 26 | 0 | 외삽2 | 1 |  |  | 김웅철 |  |  | 1092 | 9 |  | 2 |  |  | 55 | 2 |  |  | 양호 | 양호 | 양호 | 양호 | 양호 | 미정 |  |  | Y |  | 2018-03-30 06:52 | 2018-03-30 06:30 | 2018-03-30 10:30 | 2018-03-30 09:58 | 47 | 32 | 22 | 186 | 240 | P/P 170816-10 [216]
A44576 | AE15B38M | 22 | 2018-03-30 | C |  | 27 | 0 |  | 2 |  |  | 김웅철 |  |  | 1087 | 10 |  | 3 | YES |  | 55 | 3 | YES |  | 양호 | 양호 | 양호 | 양호 | 양호 | 미정 |  |  | Y |  | 2018-03-30 11:31 | 2018-03-30 11:07 | 2018-03-30 15:38 | 2018-03-30 15:00 | 37 | 38 | 24 | 209 | 271 | AR-10.5 CN고드름
B44558 | SCM440 | 22 | 2018-03-30 | D |  | 28 | 0 |  | 3 |  |  | 장신일 |  |  | 1087 | 11 |  | 1 |  |  | 55 | 1 |  | O | 양호 | 양호 | 양호 | 양호 | 양호 | 미정 |  |  | Y |  | 2018-03-30 17:29 | 2018-03-30 17:15 | 2018-03-30 20:48 | 2018-03-30 20:38 | 97 | 10 | 14 | 188 | 213 | AR-9.7
A44585 | AE15B38M | 22 | 2018-03-30 | D |  | 29 | 0 |  | 4 |  |  | 송의섭 |  |  | 1087 | 12 |  | 2 |  |  | 55 | 2 |  |  | 양호 | 양호 | 양호 | 양호 | 양호 | 미정 |  |  | Y |  | 2018-03-30 22:16 | 2018-03-30 21:43 | 2018-03-31 01:46 | 2018-03-31 01:08 | 55 | 38 | 33 | 172 | 243
B44566 | AE4140MB | 22 | 2018-03-30 | A |  | 30 | 0 |  | 5 | [5 empty] | 1115 | 13 |  | 3 |  |  | 55 | 3 |  |  | 양호 | 양호 | 양호 | 양호 | 양호 | 미정 |  |  | Y |  | 2018-03-31 02:05 | 2018-03-31 01:54 | 2018-03-31 05:30 | 2018-03-31 05:15 | 8 | 15 | 11 | 190 | 216 | AR-10.6
B44570 | AE4140MB2 | 22 | 2018-03-31 | A |  | 31 | 0 |  | 6 |  |  | 강상완 |  |  | 1136 | 14 |  | 4 | YES |  | 55 | 4 | YES |  | 양호 | 양호 | 양호 | 양호 | 양호 | 미정 |  |  | Y |  | 2018-03-31 06:30 | 2018-03-31 06:07 | 2018-03-31 09:56 | 2018-03-31 09:30 | 37 | 26 | 23 | 180 | 229 | AR-10.2 11-12단 10시방향 침식발생
B44574 | SM18CM6 | 22 | 2018-03-31 | C |  | 32 | 0 |  | 7 |  |  | 강상완 |  |  | 1139 | 15 |  | 1 |  |  | 55 | 1 |  |  | 양호 | 양호 | 양호 | 양호 | 양호 | 미정 |  |  | Y |  | 2018-03-31 11:24 | 2018-03-31 11:00 | 2018-03-31 14:36 | 2018-03-31 14:16 | 64 | 20 | 24 | 172 | 216 | AR-9.7
B44578 | SM18CM6 | 22 | 2018-03-31 | D |  | 33 | 0 |  | 8 |  |  |  | 김웅철 |  | 1087 | 16 |  | 2 |  |  | 55 | 2 |  |  | 양호 | 양호 | 양호 | 양호 | 양호 | 미정 |  |  | Y |  | 2018-03-31 15:47 | 2018-03-31 15:25 | 2018-03-31 19:10 | 2018-03-31 18:32 | 49 | 38 | 22 | 165 | 225
C43136 | SM45C | 22 | 2018-03-31 | D |  | 34 | 0 |  | 9 |  |  | 남태희 |  |  | 1101 | 17 | YES | 3 | YES |  | 55 | 3 | YES |  | 양호 | 양호 | 양호 | 양호 | 양호 | 미정 |  |  | Y |  | 2018-03-31 20:14 | 2018-03-31 19:35 | 2018-03-31 23:10 | 2018-03-31 22:46 | 25 | 24 | 39 | 153 | 215 | AR13.2
C43140 | SM45C | 22 | 2018-03-31 | B |  | 35 | 0 |  | 10 |  |  | 남문희 |  |  | 1095 | 1 |  | 1 |  |  | 55 | 1 |  | O | 양호 | 양호 | 양호 | 양호 | 양호 | 미정 |  |  | Y |  | 2018-04-01 00:15 | 2018-03-31 23:55 | 2018-04-01 03:10 | 2018-04-01 02:52 | 45 | 18 | 20 | 158 | 195 | 12.8
C43144 | SM45C | 22 | 2018-03-31 | B |  | 36 | 0 |  | 11 |  |  | 남문희 |  |  | 1088 | 2 |  | 2 |  |  | 55 | 2 |  |  | 양호 | 양호 | 양호 | 양호 | 양호 | 미정 |  |  | Y |  | 2018-04-01 04:21 | 2018-04-01 04:00 | 2018-04-01 07:35 | 2018-04-01 07:11 | 50 | 24 | 21 | 170 | 215 | 12.9
C41361 | S43BCH | 23 | 2018-01-01 | B |  | 50 | 0 |  | 6 |  |  | 남문희 | 장신일 |  | 1089 | 13 |  | 1 |  |  | 55 | 1 |  | O | 양호 | 양호 | 양호 | 양호 | 양호 | 미정 |  |  | Y |  | 2018-01-01 09:24 | 2018-01-01 09:15 | 2018-01-01 12:40 | 2018-01-01 12:31 | 58 | 9 | 9 | 187 | 205
C41365 | S43BCH2 | 23 | 2018-01-01 | B |  | 51 | 0 |  | 7 | YES |  | 장신일 | 남문희 |  | 1088 | 14 |  | 2 |  |  | 55 | 2 |  |  | 양호 | 양호 | 양호 | 양호 | 양호 | 미정 |  |  | Y |  | 2018-01-01 13:34 | 2018-01-01 13:27 | 2018-01-01 17:10 | 2018-01-01 16:58 | 47 | 12 | 7 | 204 | 223
C41369 | SUP9DM | 23 | 2018-01-01 | C |  | 52 | 0 |  | 1 |  |  |  | 김웅철 |  | 1060 | 15 |  | 3 | YES |  | 55 | 3 | YES |  | 양호 | 양호 | 양호 | 양호 | 양호 | 미정 |  |  | Y |  | 2018-01-01 18:23 | 2018-01-01 18:10 | 2018-01-01 22:10 | 2018-01-01 21:32 | 60 | 38 | 13 | 189 | 240 | P/P교체, 171027-07-223, 잔존:180mm
C41373 | SUP9DM | 23 | 2018-01-01 | A |  | 53 | 0 |  | 2 | [5 empty] | 1079 | 16 |  | 1 |  |  | 55 | 1 |  | O | 양호 | 양호 | 양호 | 양호 | 양호 | 미정 |  |  | Y |  | 2018-01-01 22:52 | 2018-01-01 22:40 | 2018-01-02 02:15 | 2018-01-02 01:44 | 30 | 31 | 12 | 172 | 215
C41377 | SUP9DM | 23 | 2018-01-01 | A |  | 54 | 0 |  | 3 | [5 empty] | 1089 | 17 |  | 2 |  |  | 55 | 2 |  |  | 양호 | 양호 | 양호 | 양호 | 양호 | 미정 |  |  | Y |  | 2018-01-02 03:07 | 2018-01-02 03:00 | 2018-01-02 06:20 | 2018-01-02 06:00 | 45 | 20 | 7 | 173 | 200
C41381 | SUP9DM | 23 | 2018-01-02 | B |  | 55 | 0 |  | 4 |  |  | 남문희 |  |  | 1064 | 18 |  | 3 |  |  | 55 | 3 |  |  | 양호 | 양호 | 양호 | 양호 | 양호 | 미정 |  |  | Y |  | 2018-01-02 07:14 | 2018-01-02 07:00 | 2018-01-02 10:40 | 2018-01-02 10:16 | 40 | 24 | 14 | 182 | 220
C41385 | SUP9DM | 23 | 2018-01-02 | B |  | 56 | 0 |  | 5 |  |  | 남문희 |  |  | 1073 | 19 | YES | 4 | YES |  | 55 | 4 | YES |  | 양호 | 양호 | 양호 | 양호 | 양호 | 미정 |  |  | Y |  | 2018-01-02 11:46 | 2018-01-02 11:35 | 2018-01-02 14:55 | 2018-01-02 14:30 | 55 | 25 | 11 | 164 | 200
C41393 | SUP9DM | 23 | 2018-01-02 | C |  | 57 | 0 |  | 6 |  |  | 윤호철 | 김웅철 |  | 1070 | 1 |  | 1 |  |  | 55 | 1 |  | O | 양호 | 양호 | 양호 | 양호 | 양호 | 미정 |  |  | Y |  | 2018-01-02 20:22 | 2018-01-02 20:00 | 2018-01-02 23:57 | 2018-01-03 02:31 | 305 | -154 | 22 | 369 | 237 | W/B잔존220mm
C41396 | SUP9DM | 23 | 2018-01-02 | A |  | 58 | 0 |  | 7 | [5 empty] | 1079 | 2 |  | 2 |  |  | 55 | 2 |  |  | 양호 | 양호 | 양호 | 양호 | 양호 | 미정 |  |  | Y |  | 2018-01-03 01:48 | 2018-01-03 01:42 | 2018-01-03 05:00 | 2018-01-03 04:45 | 105 | 15 | 6 | 177 | 198
C41400 | SCM440 | 23 | 2018-01-03 | B |  | 59 | 0 |  | 8 | [5 empty] | 1060 | 3 |  | 3 |  |  | 55 | 3 |  |  | 양호 | 양호 | 양호 | 양호 | 양호 | 미정 |  |  | Y |  | 2018-01-03 06:33 | 2018-01-03 06:20 | 2018-01-03 10:20 | 2018-01-03 09:57 | 80 | 23 | 13 | 204 | 240
C41404 | 42CRMOS4HM | 23 | 2018-01-03 | B |  | 60 | 0 |  | 9 | YES |  | 남문희 |  |  | 1073 | 4 |  | 4 | YES |  | 55 | 4 | YES |  | 양호 | 양호 | 양호 | 양호 | 양호 | 미정 |  |  | Y |  | 2018-01-03 11:20 | 2018-01-03 11:15 | 2018-01-03 14:50 | 2018-01-03 14:27 | 55 | 23 | 5 | 186 | 215
C41408 | SM43C | 23 | 2018-01-03 | D |  | 61 | 0 |  | 1 |  |  | 남태희 |  |  | 1101 | 5 |  | 1 |  |  | 55 | 1 |  |  | 양호 | 양호 | 양호 | 양호 | 양호 | 미정 |  |  | Y |  | 2018-01-03 16:02 | 2018-01-03 15:45 | 2018-01-03 19:15 | 2018-01-03 18:35 | 55 | 40 | 17 | 153 | 210 | P;P교체 171121--11--231 잔존150---200
C41412 | SM43C | 23 | 2018-01-03 | D |  | 62 | 0 |  | 2 |  |  | 남태희 |  |  | 1102 | 6 |  | 2 |  |  | 55 | 2 |  |  | 양호 | 양호 | 양호 | 양호 | 양호 | 미정 |  |  | Y |  | 2018-01-03 20:28 | 2018-01-03 20:10 | 2018-01-03 23:50 | 2018-01-03 23:09 | 55 | 41 | 18 | 161 | 220
C41416 | SM45CB | 23 | 2018-01-03 | A |  | 63 | 0 |  | 3 |  |  | 남태희 |  |  | 1081 | 7 |  | 3 |  |  | 55 | 3 |  |  | 양호 | 양호 | 양호 | 양호 | 양호 | 미정 |  |  | Y |  | 2018-01-04 00:48 | 2018-01-04 00:40 | 2018-01-04 04:40 | 2018-01-04 03:42 | 50 | 58 | 8 | 174 | 240
C41420 | SM45C | 23 | 2018-01-03 | A |  | 64 | 0 |  | 4 |  |  | 남태희 |  |  | 1048 | 8 |  | 4 | YES |  | 55 | 4 | YES |  | 양호 | 양호 | 양호 | 양호 | 양호 | 미정 |  |  | Y |  | 2018-01-04 05:09 | 2018-01-04 04:50 | 2018-01-04 08:30 | 2018-01-04 07:53 | 10 | 37 | 19 | 165 | 220
C41424 | SM45C | 23 | 2018-01-04 | B |  | 65 | 0 |  | 5 |  |  | 남문희 |  |  | 1066 | 9 |  | 1 |  |  | 55 | 1 |  |  | 양호 | 양호 | 양호 | 양호 | 양호 | 미정 |  |  | Y |  | 2018-01-04 09:29 | 2018-01-04 09:20 | 2018-01-04 12:30 | 2018-01-04 12:19 | 50 | 11 | 9 | 170 | 190
C41428 | AE1141M | 23 | 2018-01-04 | D |  | 66 | 0 |  | 6 |  |  | 남문희 |  |  | 1101 | 10 |  | 2 |  |  | 55 | 2 |  |  | 양호 | 양호 | 양호 | 양호 | 양호 | 미정 |  |  | Y |  | 2018-01-04 14:37 | 2018-01-04 14:20 | 2018-01-04 18:25 | 2018-01-04 17:54 | 110 | 31 | 17 | 197 | 245
C41432 | SCR420H1V | 23 | 2018-01-04 | D |  | 67 | 0 |  | 7 | YES | 150 | 남태희 |  |  | 1101 | 11 |  | 3 |  |  | 55 | 3 |  |  | 양호 | 양호 | 양호 | 양호 | 양호 | 미정 |  |  | Y |  | 2018-01-04 19:26 | 2018-01-04 19:15 | 2018-01-04 23:00 | 2018-01-04 22:16 | 50 | 44 | 12 | 169 | 225 | PP 교체 171122--01--239
C41436 | SCR420H1V | 23 | 2018-01-04 | A |  | 68 | 0 |  | 1 | [5 empty] | 1061 | 12 |  | 4 | YES |  | 55 | 4 | YES |  | 양호 | 양호 | 양호 | 양호 | 양호 | 미정 |  |  | Y |  | 2018-01-05 | 2018-01-04 23:45 | 2018-01-05 03:20 | 2018-01-05 02:43 | 45 | 37 | 15 | 163 | 215
C41440 | SCR420H1V | 23 | 2018-01-04 | A |  | 69 | 0 |  | 2 | [5 empty] | 1079 | 13 |  | 1 |  |  | 55 | 1 |  |  | 양호 | 양호 | 양호 | 양호 | 양호 | 미정 |  |  | Y |  | 2018-01-05 04:21 | 2018-01-05 04:00 | 2018-01-05 07:35 | 2018-01-05 07:09 | 40 | 26 | 21 | 167 | 215
C41444 | AE8620HT | 23 | 2018-01-05 | C |  | 70 | 0 |  | 3 |  |  |  | 윤호철 |  | 1060 | 14 |  | 2 |  |  | 55 | 2 |  |  | 양호 | 양호 | 양호 | 양호 | 양호 | 미정 |  |  | Y |  | 2018-01-05 09:10 | 2018-01-05 09:00 | 2018-01-05 12:35 | 2018-01-05 12:22 | 85 | 13 | 10 | 192 | 215
C41448 | SCM440I | 23 | 2018-01-05 | D |  | 71 | 0 |  | 4 |  |  |  | 윤호철 |  | 1065 | 15 |  | 3 | YES |  | 55 | 3 | YES |  | 양호 | 양호 | 양호 | 양호 | 양호 | 미정 |  |  | INGOT |  | 2018-01-05 14:17 | 2018-01-05 13:50 | 2018-01-05 16:55 | 2018-01-05 16:45 | 75 | 10 | 27 | 148 | 185
C41452 | SM50CM | 23 | 2018-01-05 | D |  | 72 | 0 |  | 5 |  |  | 남태희 |  |  | 1102 | 16 |  | 1 |  |  | 55 | 1 |  | O | 양호 | 양호 | 양호 | 양호 | 양호 | 미정 |  |  | Y |  | 2018-01-05 19:14 | 2018-01-05 18:55 | 2018-01-05 22:45 | 2018-01-05 22:11 | 120 | 34 | 19 | 178 | 230
C41456 | SM50CM | 23 | 2018-01-05 | A |  | 73 | 0 |  | 6 | [5 empty] | 1088 | 17 |  | 2 |  |  | 55 | 2 |  |  | 양호 | 양호 | 양호 | 양호 | 양호 | 미정 |  |  | Y |  | 2018-01-05 23:40 | 2018-01-05 23:25 | 2018-01-06 03:07 | 2018-01-06 02:41 | 40 | 26 | 15 | 181 | 222
C41460 | SM50CM | 23 | 2018-01-05 | A |  | 74 | 0 |  | 7 | [5 empty] | 1075 | 18 | YES | 3 | YES |  | 55 | 3 | YES |  | 양호 | 양호 | 양호 | 양호 | 양호 | 미정 |  |  | Y |  | 2018-01-06 04:02 | 2018-01-06 03:53 | 2018-01-06 07:25 | 2018-01-06 07:08 | 46 | 17 | 9 | 185 | 212
C41465 | SCM420C2 | 23 | 2018-01-06 | C |  | 75 | 0 |  | 1 |  |  |  | 윤호철 |  | 1060 | 1 |  | 1 |  |  | 65 | 1 |  | O | 양호 | 양호 | 양호 | 양호 | 양호 | 미정 |  |  | INGOT |  | 2018-01-06 10:10 | 2018-01-06 09:40 | 2018-01-06 13:45 | 2018-01-06 13:37 | 135 | 8 | 30 | 207 | 245 | T/N교체, W/B잔존:210mm, P/P교체, 171027-08-219,S/B 잔존:150mm
C41468 | SM25C | 23 | 2018-01-06 | D |  | 76 | 0 |  | 2 |  |  | 남태희 |  |  | 1102 | 2 |  | 2 | YES |  | 65 | 2 | YES |  | 양호 | 양호 | 양호 | 양호 | 양호 | 미정 |  |  | Y |  | 2018-01-06 14:33 | 2018-01-06 14:20 | 2018-01-06 17:40 | 2018-01-06 17:25 | 35 | 15 | 13 | 172 | 200
C41472 | SNCM438VI | 23 | 2018-01-06 | D |  | 77 | 0 |  | 3 |  |  | 남태희 |  |  | 1102 | 3 |  | 1 |  |  | 55 | 1 |  | O | 양호 | 양호 | 양호 | 양호 | 양호 | 미정 |  |  | INGOT |  | 2018-01-06 18:52 | 2018-01-06 18:30 | 2018-01-06 21:20 | 2018-01-06 21:11 | 50 | 9 | 22 | 139 | 170
C41476 | DCK45M2 | 23 | 2018-01-06 | B |  | 78 | 0 |  | 4 |  |  | 남태희 |  |  | 1096 | 4 |  | 2 |  |  | 55 | 2 |  |  | 양호 | 양호 | 양호 | 양호 | 양호 | 미정 |  |  | Y |  | 2018-01-06 23:23 | 2018-01-06 23:05 | 2018-01-07 03:10 | 2018-01-07 02:36 | 105 | 34 | 18 | 194 | 245
C41480 | SM45C | 23 | 2018-01-06 | B |  | 79 | 0 |  | 5 |  |  | 남문희 |  |  | 1087 | 5 |  | 3 | YES |  | 55 | 3 | YES |  | 양호 | 양호 | 양호 | 양호 | 양호 | 미정 |  |  | Y |  | 2018-01-07 04:35 | 2018-01-07 04:00 | 2018-01-07 07:55 | 2018-01-07 07:26 | 50 | 29 | 35 | 171 | 235
C41484 | DCK45M2 | 23 | 2018-01-07 | C |  | 80 | 0 |  | 6 | YES |  |  | 윤호철 |  | 1060 | 6 |  | 1 |  |  | 55 | 1 |  | O | 양호 | 양호 | 양호 | 양호 | 양호 | 미정 |  |  | Y |  | 2018-01-07 09:07 | 2018-01-07 09:00 | 2018-01-07 12:35 | 2018-01-07 12:03 | 65 | 32 | 7 | 176 | 215
C41488 | SNCM439P | 23 | 2018-01-07 | C |  | 81 | 0 |  | 1 |  |  |  | 윤호철 |  | 1060 | 7 |  | 2 |  |  | 55 | 2 |  |  | 양호 | 양호 | 양호 | 양호 | 양호 | 미정 |  |  | Y |  | 2018-01-07 13:57 | 2018-01-07 13:40 | 2018-01-07 18:00 | 2018-01-07 17:35 | 65 | 25 | 17 | 218 | 260 | P/P교체, 171122-02-203, 잔존:150mm
C41492 | SM45CRBK | 23 | 2018-01-07 | D |  | 82 | 0 |  | 2 |  |  | 남태희 |  |  | 1101 | 8 |  | 3 |  |  | 55 | 3 |  |  | 양호 | 양호 | 양호 | 양호 | 양호 | 미정 |  |  | Y |  | 2018-01-07 18:25 | 2018-01-07 18:10 | 2018-01-07 21:30 | 2018-01-07 20:51 | 10 | 39 | 15 | 146 | 200
C41496 | SM45C | 23 | 2018-01-07 | B |  | 83 | 0 |  | 3 |  |  | 남태희 |  |  | 1099 | 9 |  | 4 | YES |  | 55 | 4 | YES |  | 양호 | 양호 | 양호 | 양호 | 양호 | 미정 |  |  | Y |  | 2018-01-07 22:45 | 2018-01-07 22:30 | 2018-01-08 01:35 | 2018-01-08 01:27 | 60 | 8 | 15 | 162 | 185
C41500 | AE15B36D | 23 | 2018-01-07 | B |  | 84 | 0 |  | 4 |  |  | 남문희 |  |  | 1089 | 10 |  | 1 |  |  | 55 | 1 |  |  | 양호 | 양호 | 양호 | 양호 | 양호 | 미정 |  |  | Y |  | 2018-01-08 03:44 | 2018-01-08 03:35 | 2018-01-08 07:10 | 2018-01-08 06:52 | 120 | 18 | 9 | 188 | 215
C41504 | AE15B36D2 | 23 | 2018-01-08 | C |  | 85 | 0 |  | 5 |  |  |  | 윤호철 |  | 1060 | 11 |  | 2 |  |  | 55 | 2 |  |  | 양호 | 양호 | 양호 | 양호 | 양호 | 미정 |  |  | Y |  | 2018-01-08 08:02 | 2018-01-08 07:55 | 2018-01-08 11:25 | 2018-01-08 11:14 | 45 | 11 | 7 | 192 | 210 | 과침식으로 대보수 처리함
B43235 | SCM440J | 23 | 2018-01-22 | A | LADLE 대보수 첫회 | 1 | 0 |  | 1 |  |  | 강상완 |  |  | 1278 | 1 |  | 1 |  |  | 55 | 1 |  |  | 양호 | 양호 | 양호 | 양호 | 양호 | 미정 |  |  | Y |  | 2018-01-23 01:37 | 2018-01-23 01:22 | 2018-01-23 05:22 | 2018-01-23 05:03 | 20997 | 19 | 15 | 206 | 240 | P/P 170831-05(205) | 8 | 2018-01-21 01:20 | 2018-01-22 04:10 | 1610 | 1001 | 20 | 5 | 2018-01-22 04:30 | 2018-01-23 01:22 | 1252 | 1278 | 248 | 307 | 327 | 15
B43239 | AE4140Q | 23 | 2018-01-22 | A |  | 2 | 0 |  | 2 |  |  | 강상완 |  |  | 1086 | 2 |  | 2 |  |  | 55 | 2 |  |  | 양호 | 양호 | 양호 | 양호 | 양호 | 미정 |  |  | Y |  | 2018-01-23 05:55 | 2018-01-23 05:38 | 2018-01-23 09:55 | 2018-01-23 09:27 | 16 | 28 | 17 | 212 | 257 | AR-10.5
B43243 | SM35CH | 23 | 2018-01-23 | B |  | 3 | 0 |  | 3 |  |  | 윤석재 |  |  | 1081 | 3 |  | 3 |  |  | 55 | 3 |  |  | 양호 | 양호 | 양호 | 양호 | 양호 | 미정 |  |  | N | 1 | 2018-01-23 10:34 | 2018-01-23 10:22 | 2018-01-23 14:30 | 2018-01-23 14:02 | 27 | 28 | 12 | 209 | 248 | AR-10.4
B43247 | SM35C | 23 | 2018-01-23 | D |  | 4 | 0 |  | 4 |  |  | 송의섭 |  |  | 1086 | 4 |  | 4 | YES |  | 55 | 4 | YES |  | 양호 | 양호 | 양호 | 양호 | 양호 | 미정 |  |  | Y |  | 2018-01-23 15:02 | 2018-01-23 14:42 | 2018-01-23 18:20 | 2018-01-23 18:08 | 12 | 12 | 20 | 186 | 218
B43251 | SM53C | 23 | 2018-01-23 | D |  | 5 | 0 |  | 5 |  |  | 송의섭 |  |  | 1087 | 5 |  | 1 |  |  | 55 | 1 |  |  | 양호 | 양호 | 양호 | 양호 | 양호 | 미정 |  |  | Y |  | 2018-01-23 19:22 | 2018-01-23 19:05 | 2018-01-23 22:53 | 2018-01-23 22:38 | 45 | 15 | 17 | 196 | 228
B43255 | SM53CM | 23 | 2018-01-23 | A |  | 6 | 0 |  | 6 | [5 empty] | 1142 | 6 |  | 2 |  |  | 55 | 2 |  |  | 양호 | 양호 | 양호 | 양호 | 양호 | 미정 |  |  | Y |  | 2018-01-23 23:39 | 2018-01-23 23:34 | 2018-01-24 03:04 | 2018-01-24 02:43 | 41 | 21 | 5 | 184 | 210 | AR-10.5
B43259 | SM53CM | 23 | 2018-01-23 | A |  | 7 | 0 |  | 7 |  |  | 강상완 |  |  | 1138 | 7 |  | 3 | YES |  | 55 | 3 | YES |  | 양호 | 양호 | 양호 | 양호 | 양호 | 미정 |  |  | Y |  | 2018-01-24 03:26 | 2018-01-24 03:16 | 2018-01-24 07:10 | 2018-01-24 06:47 | 12 | 23 | 10 | 200 | 234 | AR-10.2
B43263 | SM25C | 23 | 2018-01-24 | B |  | 8 | 0 |  | 8 |  |  |  | 우설식 |  | 1080 | 8 |  | 1 |  |  | 55 | 1 |  | O | 양호 | 양호 | 양호 | 양호 | 양호 | 미정 |  |  | Y |  | 2018-01-24 07:46 | 2018-01-24 07:35 | 2018-01-24 11:35 | 2018-01-24 11:08 | 25 | 27 | 11 | 202 | 240 | AR-10.3
B43266 | SM25C | 23 | 2018-01-24 | B |  | 9 | 0 |  | 9 | [5 empty] | 1081 | 9 |  | 2 | YES |  | 55 | 2 | YES |  | 양호 | 양호 | 양호 | 양호 | 양호 | 미정 |  |  | Y |  | 2018-01-24 12:46 | 2018-01-24 12:40 | 2018-01-24 15:55 | 2018-01-24 15:38 | 65 | 17 | 6 | 172 | 195 | AR-10.2 CM끝단깨짐
B43270 | AE4140 | 23 | 2018-01-24 | D |  | 10 | 0 |  | 10 |  |  | 장신일 |  |  | 1088 | 10 |  | 1 |  |  | 55 | 1 |  | O | 양호 | 양호 | 양호 | 양호 | 양호 | 미정 |  |  | Y |  | 2018-01-24 16:51 | 2018-01-24 16:45 | 2018-01-24 20:18 | 2018-01-24 19:53 | 50 | 25 | 6 | 182 | 213
B43274 | AE4140 | 23 | 2018-01-24 | D |  | 11 | 0 |  | 11 |  |  |  | 장신일 |  | 1086 | 11 |  | 2 |  |  | 55 | 2 |  |  | 양호 | 양호 | 양호 | 양호 | 양호 | 미정 |  |  | Y |  | 2018-01-24 21:05 | 2018-01-24 20:55 | 2018-01-25 00:47 | 2018-01-25 00:07 | 37 | 40 | 10 | 182 | 232
B43278 | 30MNB5M | 23 | 2018-01-24 | A |  | 12 | 0 |  | 12 |  |  | 강상완 |  |  | 1130 | 12 |  | 3 |  |  | 55 | 3 |  |  | 양호 | 양호 | 양호 | 양호 | 양호 | 미정 |  |  | Y |  | 2018-01-25 01:17 | 2018-01-25 01:04 | 2018-01-25 05:43 | 2018-01-25 05:25 | 17 | 18 | 13 | 248 | 279 | AR-10.0
B43282 | 30MNB5M | 23 | 2018-01-25 | C |  | 13 | 0 |  | 13 |  |  | 최용선 |  |  | 1087 | 13 |  | 4 | YES |  | 55 | 4 | YES |  | 양호 | 양호 | 양호 | 양호 | 양호 | 미정 |  |  | Y |  | 2018-01-25 05:58 | 2018-01-25 05:50 | 2018-01-25 09:55 | 2018-01-25 09:32 | 7 | 23 | 8 | 214 | 245 | AR-9.5
B43286 | BP-SCR420HB2 | 23 | 2018-01-25 | C |  | 14 | 0 |  | 14 | YES |  | 최용선 |  |  | 1098 | 14 |  | 1 |  |  | 55 | 1 |  |  | 양호 | 양호 | 양호 | 양호 | 양호 | 미정 |  |  | Y |  | 2018-01-25 10:47 | 2018-01-25 10:40 | 2018-01-25 15:00 | 2018-01-25 14:15 | 45 | 45 | 7 | 208 | 260
A43299 | SCR420HB2 | 23 | 2018-01-25 | D |  | 15 | 0 | 외삽1 | 1 |  |  | 장신일 |  |  | 1086 | 15 |  | 2 |  |  | 55 | 2 |  |  | 양호 | 양호 | 양호 | 양호 | 양호 | 미정 |  |  | Y |  | 2018-01-25 15:47 | 2018-01-25 15:40 | 2018-01-25 18:43 | 2018-01-25 18:28 | 40 | 15 | 7 | 161 | 183 | AR-10.5
B43294 | SCR420HB | 23 | 2018-01-25 | D |  | 16 | 0 |  | 2 |  |  | 장신일 |  |  | 1086 | 16 |  | 3 | YES |  | 55 | 3 | YES |  | 양호 | 양호 | 양호 | 양호 | 양호 | 미정 |  |  | Y |  | 2018-01-25 19:19 | 2018-01-25 19:10 | 2018-01-25 22:33 | 2018-01-25 22:15 | 27 | 18 | 9 | 177 | 203 | C/N 고드름
B43298 | SCR420HB | 23 | 2018-01-25 | A |  | 17 | 0 |  | 3 | [5 empty] | 1148 | 17 |  | 1 |  |  | 55 | 1 |  | O | 양호 | 양호 | 양호 | 양호 | 양호 | 미정 |  |  | Y |  | 2018-01-25 23:32 | 2018-01-25 23:20 | 2018-01-26 02:58 | 2018-01-26 02:30 | 47 | 28 | 12 | 178 | 218 | AR-10.5
B43302 | SCR420HB | 23 | 2018-01-25 | A |  | 18 | 0 |  | 4 |  |  | 송의섭 |  |  | 1141 | 18 |  | 2 |  |  | 55 | 2 |  |  | 양호 | 양호 | 양호 | 양호 | 양호 | 미정 |  |  | Y |  | 2018-01-26 03:50 | 2018-01-26 03:30 | 2018-01-26 07:15 | 2018-01-26 06:56 | 32 | 19 | 20 | 186 | 225 | AR-10.4
B43306 | AE4140MB | 23 | 2018-01-26 | C |  | 19 | 0 |  | 5 |  |  | 최용선 |  |  | 1099 | 19 |  | 3 |  |  | 55 | 3 |  |  | 양호 | 양호 | 양호 | 양호 | 양호 | 미정 |  |  | Y |  | 2018-01-26 08:20 | 2018-01-26 08:15 | 2018-01-26 13:55 | 2018-01-26 16:58 | 60 | -183 | 5 | 518 | 340 | AR-10.8 래들 장시간대기로 래들교체함
B43313 | AE4140MB2 | 23 | 2018-01-26 | D |  | 20 | 0 |  | 6 |  |  | 송의섭 |  |  | 1087 | 20 | YES | 4 | YES |  | 55 | 4 | YES |  | 양호 | 양호 | 양호 | 양호 | 양호 | 미정 |  |  | Y |  | 2018-01-26 19:55 | 2018-01-26 19:30 | 2018-01-26 23:30 | 2018-01-26 23:14 | 335 | 16 | 25 | 199 | 240
A43328 | SP-AE1055LS | 23 | 2018-01-26 | B |  | 21 | 0 |  | 7 | [5 empty] | 1084 | 1 |  | 1 |  |  | 55 | 1 |  | O | 양호 | 양호 | 양호 | 양호 | 양호 | 미정 |  |  | Y |  | 2018-01-27 00:34 | 2018-01-27 00:15 | 2018-01-27 03:35 | 2018-01-27 03:17 | 45 | 18 | 19 | 163 | 200 | AR-10.5
A43332 | SPS7 | 23 | 2018-01-26 | B |  | 22 | 0 |  | 8 |  |  | 우설식 |  |  | 1079 | 2 |  | 2 |  |  | 55 | 2 |  |  | 양호 | 양호 | 양호 | 양호 | 양호 | 미정 |  |  | Y |  | 2018-01-27 04:27 | 2018-01-27 04:08 | 2018-01-27 08:10 | 2018-01-27 07:54 | 33 | 16 | 19 | 207 | 242 | AR-10.3
A43336 | SPS7 | 23 | 2018-01-27 | C |  | 23 | 0 |  | 9 |  |  | 윤호철 | 김웅철 |  | 1099 | 3 |  | 3 |  |  | 55 | 3 |  |  | 양호 | 양호 | 양호 | 양호 | 양호 | 미정 |  |  | Y |  | 2018-01-27 08:53 | 2018-01-27 08:30 | 2018-01-27 12:20 | 2018-01-27 12:05 | 20 | 15 | 23 | 192 | 230 | AR-10.3
A43340 | SMN440 | 23 | 2018-01-27 | C |  | 24 | 0 |  | 10 |  |  | 윤호철 | 김웅철 |  | 1083 | 4 |  | 4 | YES |  | 55 | 4 | YES |  | 양호 | 양호 | 양호 | 양호 | 양호 | 미정 |  |  | Y |  | 2018-01-27 13:14 | 2018-01-27 12:48 | 2018-01-27 17:07 | 2018-01-27 16:52 | 28 | 15 | 26 | 218 | 259 | AR-10.3
B43329 | SM45CI | 23 | 2018-01-27 | D |  | 24 | 0 |  | 11 | YES | 150 |  | 장신일 |  | 1086 | 5 |  | 1 |  |  | 65 | 1 |  | O | 양호 | 양호 | 양호 | 양호 | 양호 | 미정 |  |  | INGOT |  | 2018-01-27 17:38 | 2018-01-27 17:20 | 2018-01-27 19:50 | 2018-01-27 19:48 | 13 | 2 | 18 | 130 | 150
B43332 | SM45CS | 23 | 2018-01-27 | D |  | 25 | 0 |  | 1 | NO |  | 송의섭 |  |  | 1086 | 6 |  | 2 | YES |  | 65 | 2 | YES |  | 양호 | 양호 | 양호 | 양호 | 양호 | 미정 |  |  | Y |  | 2018-01-27 21:28 | 2018-01-27 21:22 | 2018-01-28 00:58 | 2018-01-28 00:41 | 92 | 17 | 6 | 193 | 216
B43336 | SM45CS | 23 | 2018-01-27 | B |  | 26 | 0 |  | 2 |  |  |  | 우설식 |  | 1078 | 7 |  | 1 |  |  | 55 | 1 |  | O | 양호 | 양호 | 양호 | 양호 | 양호 | 미정 |  |  | Y |  | 2018-01-28 01:52 | 2018-01-28 01:37 | 2018-01-28 05:00 | 2018-01-28 04:43 | 39 | 17 | 15 | 171 | 203 | AR-10
B43340 | SCM415 | 23 | 2018-01-28 | B |  | 27 | 0 |  | 3 |  |  | 윤석재 | 우설식 |  | 1080 | 8 |  | 2 |  |  | 55 | 2 |  |  | 양호 | 양호 | 양호 | 양호 | 양호 | 미정 |  |  | Y |  | 2018-01-28 06:01 | 2018-01-28 05:53 | 2018-01-28 09:30 | 2018-01-28 09:14 | 53 | 16 | 8 | 193 | 217 | AR-10.3
B43344 | SCM415C1 | 23 | 2018-01-28 | C |  | 28 | 0 |  | 4 |  |  | 최용선 |  |  | 1087 | 9 |  | 3 |  |  | 55 | 3 |  |  | 양호 | 양호 | 양호 | 양호 | 양호 | 미정 |  |  | Y |  | 2018-01-28 10:15 | 2018-01-28 09:55 | 2018-01-28 13:35 | 2018-01-28 13:18 | 25 | 17 | 20 | 182 | 220 | AR-10.7
B43348 | SCM415 | 23 | 2018-01-28 | A |  | 29 | 0 |  | 5 |  |  |  | 김웅철 |  | 1098 | 10 |  | 4 | YES |  | 55 | 4 | YES |  | 양호 | 양호 | 양호 | 양호 | 양호 | 미정 |  |  | Y |  | 2018-01-28 14:24 | 2018-01-28 13:58 | 2018-01-28 17:50 | 2018-01-28 17:26 | 23 | 24 | 26 | 181 | 232 | AR-10.7
B43352 | SM45CB | 23 | 2018-01-28 | A |  | 30 | 0 |  | 6 |  |  | 강상완 |  |  | 1093 | 11 |  | 1 |  |  | 55 | 1 |  |  | 양호 | 양호 | 양호 | 양호 | 양호 | 미정 |  |  | Y |  | 2018-01-28 18:27 | 2018-01-28 18:20 | 2018-01-28 21:25 | 2018-01-28 21:13 | 30 | 12 | 7 | 166 | 185 | AR-10.2
B43356 | SM45CB | 23 | 2018-01-28 | B |  | 31 | 0 |  | 7 | [5 empty] | 1083 | 12 |  | 2 |  |  | 55 | 2 |  |  | 양호 | 양호 | 양호 | 양호 | 양호 | 미정 |  |  | Y |  | 2018-01-28 22:45 | 2018-01-28 22:10 | 2018-01-29 01:35 | 2018-01-29 01:11 | 45 | 24 | 35 | 146 | 205 | AR-10.7
B43360 | SM45C | 23 | 2018-01-28 | B |  | 32 | 0 |  | 8 |  |  |  | 우설식 |  | 1087 | 13 |  | 3 |  |  | 55 | 3 |  |  | 양호 | 양호 | 양호 | 양호 | 양호 | 미정 |  |  | Y |  | 2018-01-29 02:47 | 2018-01-29 02:20 | 2018-01-29 05:50 | 2018-01-29 05:33 | 45 | 17 | 27 | 166 | 210 | AR-10.1
B43364 | SCM440HF | 23 | 2018-01-29 | C |  | 33 | 0 |  | 9 |  |  | 최용선 |  |  | 1090 | 14 |  | 4 | YES |  | 55 | 4 | YES |  | 양호 | 양호 | 양호 | 양호 | 양호 | 미정 |  |  | Y |  | 2018-01-29 06:58 | 2018-01-29 06:38 | 2018-01-29 10:20 | 2018-01-29 10:05 | 48 | 15 | 20 | 188 | 222 | AR-10.75
B43368 | AE4145MD | 23 | 2018-01-29 | C |  | 34 | 0 |  | 10 |  |  | 최용선 |  |  | 1092 | 15 |  | 1 |  |  | 55 | 1 |  |  | 양호 | 양호 | 양호 | 양호 | 양호 | 미정 |  |  | Y |  | 2018-01-29 10:54 | 2018-01-29 10:45 | 2018-01-29 15:03 | 2018-01-29 14:41 | 25 | 22 | 9 | 227 | 258
B43372 | AE4145MD | 23 | 2018-01-29 | A |  | 35 | 0 |  | 11 |  |  | 강상완 |  |  | 1135 | 16 |  | 2 | YES |  | 55 | 2 | YES |  | 양호 | 양호 | 양호 | 양호 | 양호 | 미정 |  |  | Y |  | 2018-01-29 15:37 | 2018-01-29 15:18 | 2018-01-29 19:55 | 2018-01-29 19:26 | 15 | 29 | 19 | 229 | 277 | AR-10.7 플레이트 홀마모로 교체
B43378 | SCM420HT | 23 | 2018-01-29 | A |  | 36 | 0 |  | 12 | [5 empty] | 1125 | 17 |  | 1 |  |  | 55 | 1 |  | O | 양호 | 양호 | 양호 | 양호 | 양호 | 미정 |  |  | Y |  | 2018-01-29 21:55 | 2018-01-29 21:40 | 2018-01-30 01:55 | 2018-01-30 01:30 | 105 | 25 | 15 | 215 | 255 | AR-9.6
B43382 | SCM420HT | 23 | 2018-01-29 | B |  | 37 | 0 |  | 13 |  |  | 윤석재 |  |  | 1075 | 18 |  | 2 |  |  | 55 | 2 |  |  | 양호 | 양호 | 양호 | 양호 | 양호 | 미정 |  |  | Y |  | 2018-01-30 02:11 | 2018-01-30 02:00 | 2018-01-30 05:52 | 2018-01-30 05:40 | 5 | 12 | 11 | 210 | 232 | AR-9.5
B43386 | SM45C | 23 | 2018-01-30 | D |  | 38 | 0 |  | 14 |  |  | 송의섭 |  |  | 1086 | 19 |  | 3 |  |  | 55 | 3 |  |  | 양호 | 양호 | 양호 | 양호 | 양호 | 미정 |  |  | Y |  | 2018-01-30 06:17 | 2018-01-30 06:10 | 2018-01-30 09:25 | 2018-01-30 09:12 | 18 | 13 | 7 | 175 | 195
B43390 | SM45C | 23 | 2018-01-30 | D |  | 39 | 0 |  | 15 | YES |  | 송의섭 |  |  | 1087 | 20 | YES | 4 | YES |  | 55 | 4 | YES |  | 양호 | 양호 | 양호 | 양호 | 양호 | 미정 |  |  | Y |  | 2018-01-30 10:22 | 2018-01-30 10:05 | 2018-01-30 13:40 | 2018-01-30 13:16 | 40 | 24 | 17 | 174 | 215
C42006 | SUP9DM | 23 | 2018-01-31 | A |  | 40 | 0 | 외삽3 | 1 |  |  |  | 강상완 |  | 1158 | 1 |  | 1 |  |  | 55 | 1 |  |  | 양호 | 양호 | 양호 | 양호 | 양호 | 미정 |  |  | Y |  | 2018-01-31 18:37 | 2018-01-31 18:15 | 2018-01-31 22:00 | 2018-01-31 21:24 | 1715 | 36 | 22 | 167 | 225 | P/P 11-30-5(227)
C42010 | SUP9DM | 23 | 2018-01-31 | C |  | 41 | 0 |  | 2 | [5 empty] | 1060 | 2 |  | 2 |  |  | 55 | 2 |  |  | 양호 | 양호 | 양호 | 양호 | 양호 | 미정 |  |  | Y |  | 2018-01-31 23:02 | 2018-01-31 22:50 | 2018-02-01 02:05 | 2018-02-01 01:53 | 50 | 12 | 12 | 171 | 195
C42013 | SUP9DM | 23 | 2018-01-31 | C |  | 42 | 0 |  | 3 | [5 empty] | 1060 | 3 |  | 3 |  |  | 55 | 3 |  |  | 양호 | 양호 | 양호 | 양호 | 양호 | 미정 |  |  | Y |  | 2018-02-01 02:24 | 2018-02-01 02:15 | 2018-02-01 05:35 | 2018-02-01 05:14 | 10 | 21 | 9 | 170 | 200
B43428 | KSG4120H | 23 | 2018-01-31 | D |  | 43 | 0 |  | 4 | YES |  | 최용선 |  |  | 1087 | 4 |  | 4 | YES |  | 55 | 4 | YES |  | 양호 | 양호 | 양호 | 양호 | 양호 | 미정 |  |  | Y |  | 2018-02-01 05:58 | 2018-02-01 06:00 | 2018-02-01 09:10 | 2018-02-01 08:53 | 25 | 17 | -2 | 175 | 190
A43465 | 34CRMO4 | 23 | 2018-02-02 | D |  | 44 | 0 | 외삽4 | 1 |  |  | 송의섭 |  |  | 1087 | 5 |  | 1 |  |  | 55 | 1 |  |  | 양호 | 양호 | 양호 | 양호 | 양호 | 미정 |  |  | Y |  | 2018-02-02 06:56 | 2018-02-02 06:40 | 2018-02-02 10:00 | 2018-02-02 09:41 | 1290 | 19 | 16 | 166 | 200 | P/P 171118-04-170
A43469 | 28MN6 | 23 | 2018-02-02 | D |  | 45 | 0 |  | 2 |  |  | 장신일 |  |  | 1087 | 6 |  | 2 |  |  | 55 | 2 |  |  | 양호 | 양호 | 양호 | 양호 | 양호 | 미정 |  |  | Y |  | 2018-02-02 10:55 | 2018-02-02 10:35 | 2018-02-02 14:13 | 2018-02-02 13:54 | 35 | 19 | 20 | 179 | 218
A43473 | 28MN6 | 23 | 2018-02-02 | B |  | 46 | 0 |  | 3 |  |  | 윤석재 | 우설식 |  | 1082 | 7 |  | 3 |  |  | 55 | 3 |  |  | 양호 | 양호 | 양호 | 양호 | 양호 | 미정 |  |  | Y |  | 2018-02-02 15:04 | 2018-02-02 14:45 | 2018-02-02 18:00 | 2018-02-02 17:43 | 32 | 17 | 19 | 159 | 195 | AR-10.45
A43477 | AE15B38M | 23 | 2018-02-02 | B |  | 47 | 0 |  | 4 |  |  | 윤석재 |  |  | 1089 | 8 |  | 4 | YES |  | 55 | 4 | YES |  | 양호 | 양호 | 양호 | 양호 | 양호 | 미정 |  |  | Y |  | 2018-02-02 18:48 | 2018-02-02 18:35 | 2018-02-02 22:45 | 2018-02-02 22:08 | 35 | 37 | 13 | 200 | 250 | AR-10.45
C42054 | AE1541M4 | 23 | 2018-02-02 | C |  | 48 | 0 |  | 5 | [5 empty] | 1060 | 9 |  | 1 |  |  | 55 | 1 |  |  | 양호 | 양호 | 양호 | 양호 | 양호 | 미정 |  |  | Y |  | 2018-02-03 00:33 | 2018-02-03 00:15 | 2018-02-03 04:00 | 2018-02-03 03:34 | 90 | 26 | 18 | 180 | 225
C42058 | SM10C | 23 | 2018-02-02 | C |  | 49 | 0 |  | 6 | [5 empty] | 1060 | 10 |  | 2 |  |  | 55 | 2 |  |  | 양호 | 양호 | 양호 | 양호 | 양호 | 미정 |  |  | Y |  | 2018-02-03 05:21 | 2018-02-03 04:40 | 2018-02-03 08:25 | 2018-02-03 08:09 | 40 | 16 | 41 | 168 | 225
C42062 | SM10C | 23 | 2018-02-03 | D |  | 50 | 0 |  | 7 |  |  | 남태희 |  |  | 1101 | 11 |  | 3 |  |  | 55 | 3 |  |  | 양호 | 양호 | 양호 | 양호 | 양호 | 미정 |  |  | Y |  | 2018-02-03 09:44 | 2018-02-03 09:25 | 2018-02-03 12:45 | 2018-02-03 12:34 | 60 | 11 | 19 | 170 | 200
C42066 | SM10C | 23 | 2018-02-03 | D |  | 51 | 0 |  | 8 | YES | 150 | 남태희 |  |  | 1101 | 12 |  | 4 | YES |  | 55 | 4 | YES |  | 양호 | 양호 | 양호 | 양호 | 양호 | 미정 |  |  | Y |  | 2018-02-03 13:47 | 2018-02-03 13:30 | 2018-02-03 17:45 | 2018-02-03 17:03 | 45 | 42 | 17 | 196 | 255
C42070 | SM10C | 23 | 2018-02-03 | B |  | 52 | 0 | 외삽5 | 1 |  |  | 남문희 |  |  | 1093 | 13 |  | 1 | YES |  | 55 | 1 | YES | O | 양호 | 양호 | 양호 | 양호 | 양호 | 미정 |  |  | Y |  | 2018-02-03 18:31 | 2018-02-03 18:20 | 2018-02-03 22:05 | 2018-02-03 21:37 | 35 | 28 | 11 | 186 | 225
C42074 | SCM420H2 | 23 | 2018-02-03 | C |  | 53 | 0 |  | 2 | [5 empty] | 1060 | 14 |  | 1 |  |  | 55 | 1 |  | O | 양호 | 양호 | 양호 | 양호 | 양호 | 미정 |  |  | Y |  | 2018-02-03 23:01 | 2018-02-03 22:50 | 2018-02-04 02:25 | 2018-02-04 01:57 | 45 | 28 | 11 | 176 | 215
C42078 | AE1050M2 | 23 | 2018-02-03 | C |  | 54 | 0 |  | 3 | [5 empty] | 1060 | 15 |  | 2 |  |  | 55 | 2 |  |  | 양호 | 양호 | 양호 | 양호 | 양호 | 미정 |  |  | Y |  | 2018-02-04 03:29 | 2018-02-04 03:20 | 2018-02-04 06:53 | 2018-02-04 06:40 | 55 | 13 | 9 | 191 | 213
C42082 | AE1050M2 | 23 | 2018-02-04 | A |  | 55 | 0 |  | 4 | [5 empty] | 1077 | 16 |  | 3 |  |  | 55 | 3 |  |  | 양호 | 양호 | 양호 | 양호 | 양호 | 미정 |  |  | Y |  | 2018-02-04 07:58 | 2018-02-04 07:35 | 2018-02-04 11:15 | 2018-02-04 11:03 | 42 | 12 | 23 | 186 | 220
C42086 | SM45CI | 23 | 2018-02-04 | A |  | 56 | 0 |  | 5 | [5 empty] | 1060 | 17 | YES | 4 | YES |  | 55 | 4 | YES |  | 양호 | 양호 | 양호 | 양호 | 양호 | 미정 |  |  | INGOT |  | 2018-02-04 12:11 | 2018-02-04 12:05 | 2018-02-04 16:00 | 2018-02-04 15:49 | 50 | 11 | 6 | 218 | 235
C42090 | SM20CB | 23 | 2018-02-04 | B |  | 57 | 0 |  | 6 |  |  | 남문희 |  |  | 1066 | 1 |  | 1 |  |  | 55 | 1 |  | O | 양호 | 양호 | 양호 | 양호 | 양호 | 미정 |  |  | Y |  | 2018-02-04 18:20 | 2018-02-04 18:10 | 2018-02-04 21:25 | 2018-02-04 21:04 | 130 | 21 | 10 | 163 | 195 | 상 부 교 체
C42094 | SM20CB | 23 | 2018-02-04 | C |  | 58 | 0 |  | 7 |  |  | 남문희 |  |  | 1060 | 2 |  | 2 |  |  | 55 | 2 |  |  | 양호 | 양호 | 양호 | 양호 | 양호 | 미정 |  |  | Y |  | 2018-02-04 22:30 | 2018-02-04 22:20 | 2018-02-05 01:40 | 2018-02-05 01:16 | 55 | 24 | 10 | 167 | 200
C42098 | SCR440B1 | 23 | 2018-02-04 | C |  | 59 | 0 |  | 8 | [5 empty] | 1060 | 3 |  | 3 |  |  | 55 | 3 |  |  | 양호 | 양호 | 양호 | 양호 | 양호 | 미정 |  |  | Y |  | 2018-02-05 02:56 | 2018-02-05 02:45 | 2018-02-05 06:20 | 2018-02-05 06:15 | 65 | 5 | 12 | 198 | 215
C42102 | SCR440B1 | 23 | 2018-02-05 | A |  | 60 | 0 |  | 9 | YES | 160 |  |  |  | 1077 | 4 |  | 4 | YES |  | 55 | 4 | YES |  | 양호 | 양호 | 양호 | 양호 | 양호 | 미정 |  |  | Y |  | 2018-02-05 07:19 | 2018-02-05 07:10 | 2018-02-05 11:10 | 2018-02-05 10:53 | 50 | 17 | 9 | 214 | 240 | PP 교체 171120--04--239
C42106 | SNCM8 | 23 | 2018-02-05 | A |  | 61 | 0 | 외삽6 | 1 | [5 empty] | 1065 | 5 |  | 1 |  |  | 55 | 1 |  |  | 양호 | 양호 | 양호 | 양호 | 양호 | 미정 |  |  | Y |  | 2018-02-05 11:38 | 2018-02-05 11:25 | 2018-02-05 15:35 | 2018-02-05 14:50 | 15 | 45 | 13 | 192 | 250
C42110 | SPS5DM | 23 | 2018-02-05 | B |  | 62 | 0 |  | 2 |  |  |  | 윤석재 |  | 1082 | 6 |  | 2 |  |  | 55 | 2 |  |  | 양호 | 양호 | 양호 | 양호 | 양호 | 미정 |  |  | Y |  | 2018-02-05 17:14 | 2018-02-05 16:55 | 2018-02-05 21:25 | 2018-02-05 21:01 | 80 | 24 | 19 | 227 | 270
C42114 | SCM440HF-JY | 23 | 2018-02-05 | D |  | 63 | 0 |  | 3 |  |  | 윤석재 |  |  | 1087 | 7 |  | 3 |  |  | 55 | 3 |  |  | 양호 | 양호 | 양호 | 양호 | 양호 | 미정 |  |  | Y |  | 2018-02-05 22:30 | 2018-02-05 22:15 | 2018-02-06 02:00 | 2018-02-06 01:49 | 50 | 11 | 15 | 199 | 225
C42118 | SCM440HF | 23 | 2018-02-05 | D |  | 64 | 0 |  | 4 |  |  | 남태희 |  |  | 1101 | 8 |  | 4 | YES |  | 55 | 4 | YES |  | 양호 | 양호 | 양호 | 양호 | 양호 | 미정 |  |  | Y |  | 2018-02-06 03:48 | 2018-02-06 03:10 | 2018-02-06 07:15 | 2018-02-06 06:30 | 70 | 45 | 38 | 162 | 245
C42122 | SCM440HF | 23 | 2018-02-06 | A |  | 65 | 0 |  | 5 |  |  |  | 남태희 |  | 1088 | 9 |  | 1 |  |  | 55 | 1 |  |  | 양호 | 양호 | 양호 | 양호 | 양호 | 미정 |  |  | Y |  | 2018-02-06 08:09 | 2018-02-06 07:55 | 2018-02-06 11:45 | 2018-02-06 10:58 | 40 | 47 | 14 | 169 | 230
C42126 | 42CRMOS4HM | 23 | 2018-02-06 | A |  | 66 | 0 |  | 6 |  |  |  | 남태희 |  | 1054 | 10 |  | 2 |  |  | 55 | 2 |  |  | 양호 | 양호 | 양호 | 양호 | 양호 | 미정 |  |  | Y |  | 2018-02-06 12:48 | 2018-02-06 12:30 | 2018-02-06 15:55 | 2018-02-06 15:44 | 45 | 11 | 18 | 176 | 205
C42129 | SCM415C2 | 23 | 2018-02-06 | B |  | 67 | 0 |  | 7 |  |  |  | 윤석재 |  | 1075 | 11 |  | 3 |  |  | 55 | 3 |  |  | 양호 | 양호 | 양호 | 양호 | 양호 | 미정 |  |  | INGOT |  | 2018-02-06 18:03 | 2018-02-06 17:45 | 2018-02-06 21:40 | 2018-02-06 21:32 | 110 | 8 | 18 | 209 | 235
C42133 | DCK45M2 | 23 | 2018-02-06 | D |  | 68 | 0 |  | 8 |  |  |  | 윤석재 |  | 1101 | 12 |  | 4 | YES |  | 55 | 4 | YES |  | 양호 | 양호 | 양호 | 양호 | 양호 | 미정 |  |  | Y |  | 2018-02-06 23:54 | 2018-02-06 23:35 | 2018-02-07 03:25 | 2018-02-07 03:00 | 115 | 25 | 19 | 186 | 230 | 23호래들68회 대보수 연화탈락 중량밑달 44.75
B43876 | AE15B36C2 | 23 | 2018-02-25 | D | LADLE 대보수 첫회 | 1 | 0 |  | 1 | [5 empty] | 1086 | 1 |  | 1 | YES |  | 55 | 1 | YES |  | 양호 | 양호 | 양호 | 양호 | 양호 | 미정 |  |  | Y |  | 2018-02-25 12:43 | 2018-02-25 12:32 | 2018-02-25 16:10 | 2018-02-25 15:36 | 26467 | 34 | 11 | 173 | 218 | P/P 170922-09-221 | 8 | 2018-02-23 15:30 | 2018-02-24 12:30 | 1260 | 770 | -690 | 5 | 2018-02-24 01:00 | 2018-02-25 12:27 | 2127 | 1097 | 194 | 334 | 378 | 16
A43896 | AE1055LS | 23 | 2018-02-25 | A |  | 2 | 0 |  | 2 |  |  | 장신일 |  |  | 1122 | 2 |  | 1 |  |  | 55 | 1 |  | O | 양호 | 양호 | 양호 | 양호 | 양호 | 미정 |  |  | Y |  | 2018-02-25 16:40 | 2018-02-25 16:30 | 2018-02-25 19:50 | 2018-02-25 19:29 | 20 | 21 | 10 | 169 | 200 | AR-10.2
A43900 | P-AE1055LS | 23 | 2018-02-25 | A |  | 3 | 0 |  | 3 |  |  | 강상완 |  |  | 1112 | 3 |  | 2 |  |  | 55 | 2 |  |  | 양호 | 양호 | 양호 | 양호 | 양호 | 미정 |  |  | Y |  | 2018-02-25 20:43 | 2018-02-25 20:24 | 2018-02-25 23:55 | 2018-02-25 23:43 | 34 | 12 | 19 | 180 | 211 | AR-10.6
A43904 | P-AE1055LS | 23 | 2018-02-25 | C |  | 4 | 0 |  | 4 |  |  | 윤호철 | 김웅철 |  | 1089 | 4 |  | 3 |  |  | 55 | 3 |  |  | 양호 | 양호 | 양호 | 양호 | 양호 | 미정 |  |  | Y |  | 2018-02-26 01:07 | 2018-02-26 00:40 | 2018-02-26 04:10 | 2018-02-26 03:59 | 45 | 11 | 27 | 172 | 210 | AR-11.2
A43908 | SNCM439P | 23 | 2018-02-25 | C |  | 5 | 0 |  | 5 |  |  | 윤호철 | 김웅철 |  | 1095 | 5 |  | 4 | YES |  | 55 | 4 | YES |  | 양호 | 양호 | 양호 | 양호 | 양호 | 미정 |  |  | Y |  | 2018-02-26 05:19 | 2018-02-26 04:58 | 2018-02-26 09:25 | 2018-02-26 08:52 | 48 | 33 | 21 | 214 | 267 | AR-11.3
A43912 | SM45CR2 | 23 | 2018-02-26 | D |  | 6 | 0 |  | 6 |  |  |  | 장신일 |  | 1087 | 6 |  | 1 |  |  | 55 | 1 |  |  | 양호 | 양호 | 양호 | 양호 | 양호 | 미정 |  |  | Y |  | 2018-02-26 10:04 | 2018-02-26 09:53 | 2018-02-26 14:15 | 2018-02-26 13:05 | 28 | 70 | 11 | 181 | 262
B43900 | SCR415HM | 23 | 2018-02-26 | B |  | 7 | 0 |  | 7 |  |  | 윤석재 |  |  | 1077 | 7 |  | 2 |  |  | 55 | 2 |  |  | 양호 | 양호 | 양호 | 양호 | 양호 | 미정 |  |  | Y |  | 2018-02-26 15:09 | 2018-02-26 14:43 | 2018-02-26 18:43 | 2018-02-26 18:13 | 28 | 30 | 26 | 184 | 240 | AR-9.8
A43918 | SCR415HM | 23 | 2018-02-26 | B |  | 8 | 0 |  | 8 |  |  | 윤석재 |  |  | 1087 | 8 |  | 3 | YES |  | 55 | 3 | YES |  | 양호 | 양호 | 양호 | 양호 | 양호 | 미정 |  |  | Y |  | 2018-02-26 18:58 | 2018-02-26 18:50 | 2018-02-26 22:40 | 2018-02-26 22:04 | 7 | 36 | 8 | 186 | 230 | AR-10.25 C/N 끊어짐
A43922 | SBC70LV | 23 | 2018-02-26 | C |  | 9 | 0 |  | 9 |  |  | 윤호철 | 김웅철 |  | 1093 | 9 |  | 1 |  |  | 55 | 1 |  | O | 양호 | 양호 | 양호 | 양호 | 양호 | 미정 |  |  | Y |  | 2018-02-26 23:50 | 2018-02-26 23:33 | 2018-02-27 03:35 | 2018-02-27 03:18 | 53 | 17 | 17 | 208 | 242 | AR-11.4
A43926 | SMNB440HK | 23 | 2018-02-26 | C |  | 10 | 0 |  | 10 |  |  | 최용선 | 김웅철 |  | 1100 | 10 |  | 2 |  |  | 55 | 2 |  |  | 양호 | 양호 | 양호 | 양호 | 양호 | 미정 |  |  | Y |  | 2018-02-27 04:12 | 2018-02-27 03:50 | 2018-02-27 07:57 | 2018-02-27 07:35 | 15 | 22 | 22 | 202 | 247 | AR-10.7
A43930 | STB2 | 23 | 2018-02-27 | D |  | 11 | 0 |  | 11 |  |  | 장신일 |  |  | 1087 | 11 |  | 3 | YES |  | 55 | 3 | YES |  | 양호 | 양호 | 양호 | 양호 | 양호 | 미정 |  |  | Y |  | 2018-02-27 08:13 | 2018-02-27 08:05 | 2018-02-27 11:35 | 2018-02-27 11:22 | 8 | 13 | 8 | 189 | 210
A43934 | STB2 | 23 | 2018-02-27 | D |  | 12 | 0 |  | 12 | YES | 150 |  | 장신일 |  | 1086 | 12 |  | 1 |  |  | 55 | 1 |  | O | 양호 | 양호 | 양호 | 양호 | 양호 | 미정 |  |  | Y |  | 2018-02-27 12:37 | 2018-02-27 12:15 | 2018-02-27 16:25 | 2018-02-27 15:47 | 40 | 38 | 22 | 190 | 250
A43938 | STB2 | 23 | 2018-02-27 | B |  | 13 | 0 | 외삽1 | 1 |  |  | 윤석재 |  |  | 1081 | 13 |  | 2 |  |  | 55 | 2 |  |  | 양호 | 양호 | 양호 | 양호 | 양호 | 미정 |  |  | Y |  | 2018-02-27 17:10 | 2018-02-27 16:52 | 2018-02-27 20:50 | 2018-02-27 20:13 | 27 | 37 | 18 | 182 | 238 | AR-10.4 래들바닥 전체 탈락발생함
A43942 | SCR420HB2 | 23 | 2018-02-27 | B |  | 14 | 0 |  | 2 |  |  | 윤석재 |  |  | 1093 | 14 |  | 3 | YES |  | 55 | 3 | YES |  | 양호 | 양호 | 양호 | 양호 | 양호 | 미정 |  |  | Y |  | 2018-02-27 21:44 | 2018-02-27 21:03 | 2018-02-28 01:05 | 2018-02-28 00:54 | 13 | 11 | 41 | 190 | 242 | AR-10.6
A43946 | FPA-SCR420HB2 | 23 | 2018-02-27 | C |  | 15 | 0 |  | 3 |  |  | 윤호철 | 김웅철 |  | 1099 | 15 |  | 1 |  |  | 55 | 1 |  | O | 양호 | 양호 | 양호 | 양호 | 양호 | 미정 |  |  | Y |  | 2018-02-28 01:44 | 2018-02-28 01:30 | 2018-02-28 04:55 | 2018-02-28 04:41 | 25 | 14 | 14 | 177 | 205 | AR-10.7
A43950 | SCR420HB2 | 23 | 2018-02-27 | C |  | 16 | 0 |  | 4 |  |  | 윤호철 | 김웅철 |  | 1084 | 16 |  | 2 |  |  | 55 | 2 |  |  | 양호 | 양호 | 양호 | 양호 | 양호 | 미정 |  |  | Y |  | 2018-02-28 05:34 | 2018-02-28 05:12 | 2018-02-28 09:18 | 2018-02-28 08:28 | 17 | 50 | 22 | 174 | 246 | AR-10.9
A43954 | SCR420HQ | 23 | 2018-02-28 | A |  | 17 | 0 |  | 5 |  |  | 강상완 |  |  | 1128 | 17 |  | 3 |  |  | 55 | 3 |  |  | 양호 | 양호 | 양호 | 양호 | 양호 | 미정 |  |  | Y |  | 2018-02-28 10:03 | 2018-02-28 09:32 | 2018-02-28 13:15 | 2018-02-28 12:45 | 14 | 30 | 31 | 162 | 223 | AR-10.7
A43958 | SCR420HQ | 23 | 2018-02-28 | B |  | 18 | 0 |  | 6 |  |  | 강상완 |  |  | 1082 | 18 | YES | 4 | YES |  | 55 | 4 | YES |  | 양호 | 양호 | 양호 | 양호 | 양호 | 미정 |  |  | Y |  | 2018-02-28 14:37 | 2018-02-28 14:02 | 2018-02-28 17:40 | 2018-02-28 17:13 | 47 | 27 | 35 | 156 | 218 | AR-9.6
A43962 | STB2 | 23 | 2018-02-28 | B |  | 19 | 0 |  | 7 |  |  | 윤석재 |  |  | 1075 | 1 |  | 1 |  |  | 55 | 1 |  |  | 양호 | 양호 | 양호 | 양호 | 양호 | 미정 |  |  | Y |  | 2018-02-28 18:59 | 2018-02-28 18:35 | 2018-02-28 22:20 | 2018-02-28 21:55 | 55 | 25 | 24 | 176 | 225 | AR-10.2
A43966 | STB2 | 23 | 2018-02-28 | C |  | 20 | 0 |  | 8 |  |  | 윤호철 | 김웅철 |  | 1095 | 2 |  | 2 |  |  | 55 | 2 |  |  | 양호 | 양호 | 양호 | 양호 | 양호 | 미정 |  |  | Y |  | 2018-02-28 23:41 | 2018-02-28 23:20 | 2018-03-01 02:50 | 2018-03-01 02:28 | 60 | 22 | 21 | 167 | 210 | AR-10.8
A43970 | STB2 | 23 | 2018-02-28 | C |  | 21 | 0 |  | 9 |  |  | 윤호철 | 김웅철 |  | 1085 | 3 |  | 3 |  |  | 55 | 3 |  |  | 양호 | 양호 | 양호 | 양호 | 양호 | 미정 |  |  | Y |  | 2018-03-01 03:59 | 2018-03-01 03:40 | 2018-03-01 07:18 | 2018-03-01 06:50 | 50 | 28 | 19 | 172 | 218 | AR-10.2
A43974 | STB2N | 23 | 2018-03-01 | A |  | 22 | 0 |  | 10 | [5 empty] | 1138 | 4 |  | 4 | YES |  | 55 | 4 | YES |  | 양호 | 양호 | 양호 | 양호 | 양호 | 미정 |  |  | Y |  | 2018-03-01 08:00 | 2018-03-01 07:44 | 2018-03-01 11:46 | 2018-03-01 11:23 | 26 | 23 | 16 | 203 | 242 | AR-10.2
A43978 | AE15B38M | 23 | 2018-03-01 | A |  | 23 | 0 | 외삽2 | 1 |  |  |  | 김웅철 |  | 1124 | 5 |  | 1 |  |  | 55 | 1 |  |  | 양호 | 양호 | 양호 | 양호 | 양호 | 미정 |  |  | Y |  | 2018-03-01 12:43 | 2018-03-01 12:26 | 2018-03-01 16:25 | 2018-03-01 16:12 | 40 | 13 | 17 | 209 | 239 | P.P 171211-03(199)
A43982 | AE15B38M | 23 | 2018-03-01 | B |  | 24 | 0 |  | 2 |  |  | 우설식 | 윤석재 |  | 1079 | 6 |  | 2 |  |  | 55 | 2 |  |  | 양호 | 양호 | 양호 | 양호 | 양호 | 미정 |  |  | Y |  | 2018-03-01 17:30 | 2018-03-01 16:48 | 2018-03-01 21:00 | 2018-03-01 20:27 | 23 | 33 | 42 | 177 | 252 | AR-10.55
A43986 | AE15B38M | 23 | 2018-03-01 | D |  | 25 | 0 |  | 3 |  |  | 윤석재 |  |  | 1087 | 7 |  | 3 |  |  | 55 | 3 |  |  | 양호 | 양호 | 양호 | 양호 | 양호 | 미정 |  |  | Y |  | 2018-03-01 22:05 | 2018-03-01 21:48 | 2018-03-02 01:10 | 2018-03-02 00:57 | 48 | 13 | 17 | 171 | 202
A43990 | BP-SCM415HS | 23 | 2018-03-01 | D |  | 26 | 0 |  | 4 |  |  |  | 장신일 |  | 1086 | 8 |  | 4 | YES |  | 55 | 4 | YES |  | 양호 | 양호 | 양호 | 양호 | 양호 | 미정 |  |  | Y |  | 2018-03-02 02:13 | 2018-03-02 02:03 | 2018-03-02 05:44 | 2018-03-02 05:29 | 53 | 14 | 10 | 197 | 221
A43994 | BP-SCM415HS | 23 | 2018-03-02 | A |  | 27 | 0 |  | 5 | [5 empty] | 1097 | 9 |  | 1 |  |  | 55 | 1 |  |  | 양호 | 양호 | 양호 | 양호 | 양호 | 미정 |  |  | Y |  | 2018-03-02 06:19 | 2018-03-02 05:59 | 2018-03-02 09:28 | 2018-03-02 09:08 | 15 | 20 | 20 | 170 | 209 | AR-10.4
A43998 | STB2 | 23 | 2018-03-02 | A |  | 28 | 0 |  | 6 |  |  | 강상완 |  |  | 1127 | 10 |  | 2 |  |  | 55 | 2 |  |  | 양호 | 양호 | 양호 | 양호 | 양호 | 미정 |  |  | Y |  | 2018-03-02 10:14 | 2018-03-02 09:55 | 2018-03-02 13:50 | 2018-03-02 13:22 | 27 | 28 | 19 | 188 | 235 | AR-10.3
A44002 | STB2 | 23 | 2018-03-02 | B |  | 29 | 0 |  | 7 |  |  | 윤석재 |  |  | 1080 | 11 |  | 3 |  |  | 55 | 3 |  |  | 양호 | 양호 | 양호 | 양호 | 양호 | 미정 |  |  | Y |  | 2018-03-02 14:23 | 2018-03-02 14:01 | 2018-03-02 18:05 | 2018-03-02 17:44 | 11 | 21 | 22 | 201 | 244 | AR-10.2
A44006 | STB2 | 23 | 2018-03-02 | B |  | 30 | 0 |  | 8 |  |  |  | 윤석재 |  | 1075 | 12 |  | 4 | YES |  | 55 | 4 | YES |  | 양호 | 양호 | 양호 | 양호 | 양호 | 미정 |  |  | Y |  | 2018-03-02 19:06 | 2018-03-02 18:45 | 2018-03-02 22:19 | 2018-03-02 22:04 | 40 | 15 | 21 | 178 | 214 | AR-10.65
A44010 | STB2 | 23 | 2018-03-02 | D |  | 31 | 0 |  | 9 |  |  |  | 장신일 |  | 1089 | 13 |  | 1 |  |  | 55 | 1 |  |  | 양호 | 양호 | 양호 | 양호 | 양호 | 미정 |  |  | Y |  | 2018-03-02 23:34 | 2018-03-02 23:07 | 2018-03-03 03:00 | 2018-03-03 02:26 | 48 | 34 | 27 | 173 | 233
B43995 | SCR440B1 | 23 | 2018-03-02 | D |  | 32 | 0 |  | 10 |  |  |  | 장신일 |  | 1086 | 14 |  | 2 |  |  | 55 | 2 |  |  | 양호 | 양호 | 양호 | 양호 | 양호 | 미정 |  |  | Y |  | 2018-03-03 03:35 | 2018-03-03 03:21 | 2018-03-03 06:53 | 2018-03-03 06:33 | 21 | 20 | 14 | 178 | 212
B43999 | SMN440 | 23 | 2018-03-03 | A |  | 33 | 0 |  | 11 |  |  | 강상완 |  |  | 1141 | 15 |  | 3 |  |  | 55 | 3 |  |  | 양호 | 양호 | 양호 | 양호 | 양호 | 미정 |  |  | Y |  | 2018-03-03 07:53 | 2018-03-03 07:44 | 2018-03-03 11:14 | 2018-03-03 10:51 | 51 | 23 | 9 | 178 | 210 | AR-10.35
B44003 | FPA-20NICRMOHM2 | 23 | 2018-03-03 | A |  | 34 | 0 |  | 12 | YES |  | 강상완 |  |  | 1142 | 16 |  | 4 | YES |  | 55 | 4 | YES |  | 양호 | 양호 | 양호 | 양호 | 양호 | 미정 |  |  | Y |  | 2018-03-03 12:16 | 2018-03-03 12:04 | 2018-03-03 15:50 | 2018-03-03 15:39 | 50 | 11 | 12 | 204 | 226 | AR-10.75
B44007 | SNCM438VI | 23 | 2018-03-03 | C |  | 35 | 0 | 외삽3 | 1 |  |  | 최용선 | 김웅철 |  | 1095 | 17 |  | 1 |  |  | 55 | 1 |  |  | 양호 | 양호 | 양호 | 양호 | 양호 | 미정 |  |  | INGOT |  | 2018-03-03 16:39 | 2018-03-03 16:06 | 2018-03-03 18:25 | 2018-03-03 21:30 | 16 | -185 | 33 | 291 | 139 | P/P 171207-08 [203]
B44006 | SNCM8I | 23 | 2018-03-03 | C |  | 36 | 0 |  | 2 |  |  | 최용선 |  |  | 1088 | 17 |  | 1 |  |  | 55 | 1 |  |  | 양호 | 양호 | 양호 | 양호 | 양호 | 미정 |  |  | INGOT |  | 2018-03-03 15:28 | 2018-03-03 19:33 | 2018-03-03 22:54 | 2018-03-03 22:23 | 68 | 31 | -245 | 415 | 201 | AR-10.25 연주중단으로 래들교체함
B44011 | FPA-20NICRMOHM2 | 23 | 2018-03-03 | D |  | 37 | 0 |  | 3 |  |  | 송의섭 |  |  | 1086 | 18 |  | 2 |  |  | 55 | 2 |  |  | 양호 | 양호 | 양호 | 양호 | 양호 | 미정 |  |  | Y |  | 2018-03-04 00:35 | 2018-03-04 00:25 | 2018-03-04 04:10 | 2018-03-04 03:55 | 91 | 15 | 10 | 200 | 225
B44015 | FPA-20NICRMOHM2 | 23 | 2018-03-03 | D |  | 38 | 0 |  | 4 |  |  | 송의섭 |  |  | 1086 | 19 | YES | 3 | YES |  | 55 | 3 | YES |  | 양호 | 양호 | 양호 | 양호 | 양호 | 미정 |  |  | Y |  | 2018-03-04 04:49 | 2018-03-04 04:30 | 2018-03-04 08:33 | 2018-03-04 08:21 | 20 | 12 | 19 | 211 | 243
B44019 | SM48CM1 | 23 | 2018-03-04 | A |  | 39 | 0 |  | 5 |  |  | 장신일 |  |  | 1127 | 1 |  | 1 |  |  | 55 | 1 |  | O | 양호 | 양호 | 양호 | 양호 | 양호 | 미정 |  |  | Y |  | 2018-03-04 09:41 | 2018-03-04 09:25 | 2018-03-04 13:30 | 2018-03-04 13:03 | 52 | 27 | 16 | 202 | 245 | AR-11.0
B44023 | KSG4120H | 23 | 2018-03-04 | A |  | 40 | 0 |  | 6 |  |  |  | 강상완 |  | 1113 | 2 |  | 2 |  |  | 55 | 2 |  |  | 양호 | 양호 | 양호 | 양호 | 양호 | 미정 |  |  | Y |  | 2018-03-04 13:50 | 2018-03-04 13:40 | 2018-03-04 17:25 | 2018-03-04 17:04 | 10 | 21 | 10 | 194 | 225
B44027 | AE8617HG | 23 | 2018-03-04 | C |  | 41 | 0 |  | 7 |  |  | 최용선 | 김웅철 |  | 1092 | 3 |  | 3 |  |  | 55 | 3 |  |  | 양호 | 양호 | 양호 | 양호 | 양호 | 미정 |  |  | Y |  | 2018-03-04 18:15 | 2018-03-04 18:03 | 2018-03-04 21:48 | 2018-03-04 21:30 | 38 | 18 | 12 | 196 | 225 | AR-10.0
B44031 | AE8617HS | 23 | 2018-03-04 | D |  | 42 | 0 |  | 8 |  |  | 송의섭 |  |  | 1086 | 4 |  | 4 | YES |  | 55 | 4 | YES |  | 양호 | 양호 | 양호 | 양호 | 양호 | 미정 |  |  | Y |  | 2018-03-04 22:27 | 2018-03-04 22:10 | 2018-03-05 02:03 | 2018-03-05 01:41 | 22 | 22 | 17 | 194 | 233
B44035 | AE8617HS | 23 | 2018-03-04 | D |  | 43 | 0 |  | 9 | YES | 150 | 송의섭 |  |  | 1087 | 5 |  | 1 | YES |  | 55 | 1 | YES |  | 양호 | 양호 | 양호 | 양호 | 양호 | 미정 |  |  | Y |  | 2018-03-05 03:03 | 2018-03-05 02:38 | 2018-03-05 06:20 | 2018-03-05 06:05 | 35 | 15 | 25 | 181 | 222
B44039 | AE15B35C | 23 | 2018-03-05 | B |  | 44 | 0 | 외삽4 | 1 |  |  |  | 우설식 |  | 1075 | 6 |  | 1 |  |  | 55 | 1 |  | O | 양호 | 양호 | 양호 | 양호 | 양호 | 미정 |  |  | Y |  | 2018-03-05 07:13 | 2018-03-05 06:53 | 2018-03-05 11:00 | 2018-03-05 10:34 | 33 | 26 | 20 | 201 | 247 | P/P180112-07 (221)
B44043 | AE15B35C | 23 | 2018-03-05 | B |  | 45 | 0 |  | 2 |  |  | 윤석재 | 우설식 |  | 1083 | 7 |  | 2 |  |  | 55 | 2 |  |  | 양호 | 양호 | 양호 | 양호 | 양호 | 미정 |  |  | Y |  | 2018-03-05 11:33 | 2018-03-05 11:05 | 2018-03-05 15:00 | 2018-03-05 14:43 | 5 | 17 | 28 | 190 | 235 | AR-10.6
B44047 | SCM440 | 23 | 2018-03-05 | C |  | 46 | 0 |  | 3 |  |  | 최용선 |  |  | 1094 | 8 |  | 3 |  |  | 55 | 3 |  |  | 양호 | 양호 | 양호 | 양호 | 양호 | 미정 |  |  | Y |  | 2018-03-05 16:05 | 2018-03-05 15:50 | 2018-03-05 19:35 | 2018-03-05 19:22 | 50 | 13 | 16 | 196 | 225 | AR-9.7
B44051 | AE4140Q | 23 | 2018-03-05 | C |  | 47 | 0 |  | 4 |  |  | 최용선 |  |  | 1090 | 9 |  | 4 | YES |  | 55 | 4 | YES |  | 양호 | 양호 | 양호 | 양호 | 양호 | 미정 |  |  | Y |  | 2018-03-05 20:27 | 2018-03-05 20:18 | 2018-03-05 23:50 | 2018-03-05 23:36 | 43 | 14 | 9 | 189 | 212 | AR-10.7
B44055 | 20MNCRS5HM | 23 | 2018-03-05 | D |  | 48 | 0 |  | 5 |  |  | 송의섭 |  |  | 1086 | 10 |  | 1 |  |  | 55 | 1 |  |  | 양호 | 양호 | 양호 | 양호 | 양호 | 미정 |  |  | Y |  | 2018-03-06 00:57 | 2018-03-06 00:52 | 2018-03-06 04:18 | 2018-03-06 04:07 | 62 | 11 | 5 | 189 | 206
B44059 | 20MNCRS5HM | 23 | 2018-03-05 | D |  | 49 | 0 |  | 6 |  |  | 송의섭 |  |  | 1089 | 11 |  | 2 |  |  | 55 | 2 |  |  | 양호 | 양호 | 양호 | 양호 | 양호 | 미정 |  |  | Y |  | 2018-03-06 05:01 | 2018-03-06 04:55 | 2018-03-06 08:45 | 2018-03-06 08:11 | 37 | 34 | 6 | 189 | 230
B44063 | 20MNCRS5HM | 23 | 2018-03-06 | B |  | 50 | 0 |  | 7 |  |  |  | 우설식 |  | 1083 | 12 |  | 3 | YES |  | 55 | 3 | YES |  | 양호 | 양호 | 양호 | 양호 | 양호 | 미정 |  |  | Y |  | 2018-03-06 09:03 | 2018-03-06 08:50 | 2018-03-06 12:30 | 2018-03-06 12:09 | 5 | 21 | 13 | 187 | 220 | AR-10
B44067 | SCM440HF | 23 | 2018-03-06 | B |  | 51 | 0 |  | 8 | YES |  | 우설식 |  |  | 1085 | 13 |  | 1 |  |  | 55 | 1 |  | O | 양호 | 양호 | 양호 | 양호 | 양호 | 미정 |  |  | Y |  | 2018-03-06 13:23 | 2018-03-06 13:05 | 2018-03-06 16:55 | 2018-03-06 16:43 | 35 | 12 | 18 | 200 | 230 | AR-10.3
B44071 | SCM440HM2 | 23 | 2018-03-06 | C |  | 52 | 0 | 외삽5 | 1 |  |  | 최용선 |  |  | 1081 | 14 |  | 2 |  |  | 55 | 2 |  |  | 양호 | 양호 | 양호 | 양호 | 양호 | 미정 |  |  | Y |  | 2018-03-06 17:44 | 2018-03-06 17:23 | 2018-03-06 21:28 | 2018-03-06 21:05 | 28 | 23 | 21 | 201 | 245 | P/P 180115-08 [205]
B44075 | SCM440J | 23 | 2018-03-06 | A |  | 53 | 0 |  | 2 |  |  | 최용선 | 김웅철 |  | 1136 | 15 |  | 3 |  |  | 55 | 3 |  |  | 양호 | 양호 | 양호 | 양호 | 양호 | 미정 |  |  | Y |  | 2018-03-06 22:20 | 2018-03-06 22:08 | 2018-03-07 01:36 | 2018-03-07 01:23 | 40 | 13 | 12 | 183 | 208 | AR-10.3
B44079 | SCM440J | 23 | 2018-03-06 | A |  | 54 | 0 |  | 3 | [5 empty] | 1136 | 16 |  | 4 | YES |  | 55 | 4 | YES |  | 양호 | 양호 | 양호 | 양호 | 양호 | 미정 |  |  | Y |  | 2018-03-07 02:16 | 2018-03-07 02:06 | 2018-03-07 06:00 | 2018-03-07 05:42 | 30 | 18 | 10 | 206 | 234 | AR-10.55
B44083 | SCM440I | 23 | 2018-03-07 | B |  | 55 | 0 |  | 4 |  |  |  | 우설식 |  | 1075 | 17 |  | 1 |  |  | 55 | 1 |  | O | 양호 | 양호 | 양호 | 양호 | 양호 | 미정 |  |  | INGOT |  | 2018-03-07 06:36 | 2018-03-07 06:22 | 2018-03-07 09:30 | 2018-03-07 09:02 | 22 | 28 | 14 | 146 | 188 | AR-10.4
B44087 | KFMN438V | 23 | 2018-03-07 | B |  | 56 | 0 |  | 5 |  |  | 우설식 |  |  | 1088 | 18 |  | 2 |  |  | 55 | 2 |  |  | 양호 | 양호 | 양호 | 양호 | 양호 | 미정 |  |  | Y |  | 2018-03-07 11:36 | 2018-03-07 11:05 | 2018-03-07 14:40 | 2018-03-07 14:27 | 95 | 13 | 31 | 171 | 215 | 10.25
A44114 | SM45CS | 23 | 2018-03-07 | C |  | 57 | 0 |  | 6 |  |  | 강상완 | 윤호철 |  | 1084 | 19 |  | 3 |  |  | 55 | 3 |  |  | 양호 | 양호 | 양호 | 양호 | 양호 | 미정 |  |  | Y |  | 2018-03-07 16:03 | 2018-03-07 15:25 | 2018-03-07 19:00 | 2018-03-07 18:37 | 45 | 23 | 38 | 154 | 215 | AR-9.1
B44094 | KFMN438V | 23 | 2018-03-07 | C |  | 58 | 0 |  | 7 |  |  | 강상완 | 윤호철 |  | 1085 | 20 | YES | 4 | YES |  | 55 | 4 | YES |  | 양호 | 양호 | 양호 | 양호 | 양호 | 미정 |  |  | Y |  | 2018-03-07 19:46 | 2018-03-07 19:30 | 2018-03-07 23:14 | 2018-03-07 22:57 | 30 | 17 | 16 | 191 | 224 | AR-9.7
B44098 | AE51B35MK | 23 | 2018-03-07 | A |  | 59 | 0 |  | 8 |  |  | 강상완 |  |  | 1131 | 1 |  | 1 |  |  | 55 | 1 |  |  | 양호 | 양호 | 양호 | 양호 | 양호 | 미정 |  |  | Y |  | 2018-03-08 00:22 | 2018-03-08 00:05 | 2018-03-08 04:04 | 2018-03-08 03:51 | 51 | 13 | 17 | 210 | 239 | AR-10.0
A44126 | ATA105M2 | 23 | 2018-03-07 | A |  | 60 | 0 | 외삽6 | 1 | [5 empty] | 1135 | 2 |  | 2 |  |  | 55 | 2 |  |  | 양호 | 양호 | 양호 | 양호 | 양호 | 미정 |  |  | Y |  | 2018-03-08 05:25 | 2018-03-08 05:05 | 2018-03-08 08:33 | 2018-03-08 08:01 | 61 | 32 | 20 | 155 | 208 | P/P 180115-04(214)
A44130 | 42CRMO4MS2 | 23 | 2018-03-08 | B |  | 61 | 0 |  | 2 |  |  | 윤석재 |  |  | 1085 | 3 |  | 3 |  |  | 55 | 3 |  |  | 양호 | 양호 | 양호 | 양호 | 양호 | 미정 |  |  | Y |  | 2018-03-08 09:29 | 2018-03-08 09:20 | 2018-03-08 13:10 | 2018-03-08 12:57 | 47 | 13 | 9 | 207 | 230 | AR-10
A44134 | 42CRMO4MS | 23 | 2018-03-08 | D |  | 62 | 0 |  | 3 |  |  | 윤석재 |  |  | 1085 | 4 |  | 4 | YES |  | 55 | 4 | YES |  | 양호 | 양호 | 양호 | 양호 | 양호 | 미정 |  |  | Y |  | 2018-03-08 14:15 | 2018-03-08 14:05 | 2018-03-08 18:18 | 2018-03-08 17:41 | 55 | 37 | 10 | 206 | 253
A44140 | 42CRMO4MS | 23 | 2018-03-08 | D |  | 63 | 0 |  | 4 |  |  |  | 장신일 |  | 1086 | 5 |  | 1 |  |  | 55 | 1 |  |  | 양호 | 양호 | 양호 | 양호 | 양호 | 미정 |  |  | Y |  | 2018-03-08 20:43 | 2018-03-08 20:25 | 2018-03-09 00:04 | 2018-03-08 23:37 | 127 | 27 | 18 | 175 | 219
A44144 | KSG4120H | 23 | 2018-03-08 | A |  | 64 | 0 |  | 5 |  |  | 강상완 |  |  | 1133 | 6 |  | 2 |  |  | 55 | 2 |  |  | 양호 | 양호 | 양호 | 양호 | 양호 | 미정 |  |  | Y |  | 2018-03-09 01:04 | 2018-03-09 00:52 | 2018-03-09 04:26 | 2018-03-09 04:02 | 48 | 24 | 12 | 177 | 214 | AR-9.7
A44148 | SNB5 | 23 | 2018-03-08 | A |  | 65 | 0 |  | 6 |  |  | 강상완 |  |  | 1130 | 7 |  | 3 | YES |  | 55 | 3 | YES |  | 양호 | 양호 | 양호 | 양호 | 양호 | 미정 |  |  | Y |  | 2018-03-09 05:27 | 2018-03-09 05:08 | 2018-03-09 09:25 | 2018-03-09 09:10 | 42 | 15 | 19 | 222 | 257 | AR-10.1
A44152 | STB3D | 23 | 2018-03-09 | B |  | 66 | 0 |  | 7 |  |  | 윤석재 |  |  | 1085 | 8 |  | 1 |  |  | 55 | 1 |  | O | 양호 | 양호 | 양호 | 양호 | 양호 | 미정 |  |  | Y |  | 2018-03-09 10:39 | 2018-03-09 10:15 | 2018-03-09 14:05 | 2018-03-09 13:45 | 50 | 20 | 24 | 186 | 230 | AR-10.35
A44156 | STB3D | 23 | 2018-03-09 | D |  | 67 | 0 |  | 8 | YES |  | 장신일 |  |  | 1086 | 9 |  | 2 |  |  | 55 | 2 |  |  | 양호 | 양호 | 양호 | 양호 | 양호 | 미정 |  |  | Y |  | 2018-03-09 15:23 | 2018-03-09 15:03 | 2018-03-09 18:37 | 2018-03-09 18:12 | 58 | 25 | 20 | 169 | 214
B44116 | AE15B36C2 | 23 | 2018-03-09 | D |  | 68 | 0 |  | 1 |  |  | 장신일 |  |  | 1086 | 10 |  | 3 |  |  | 55 | 3 |  |  | 양호 | 양호 | 양호 | 양호 | 양호 | 미정 |  |  | Y |  | 2018-03-09 21:01 | 2018-03-09 20:48 | 2018-03-10 00:22 | 2018-03-10 00:01 | 131 | 21 | 13 | 180 | 214 | P/P 180115-02-206 상부 볼텍스 막힘으로 렌싱작업
B44120 | AE15B36C2 | 23 | 2018-03-09 | A |  | 69 | 0 |  | 2 |  |  | 강상완 |  |  | 1148 | 11 |  | 4 | YES |  | 55 | 4 | YES |  | 양호 | 양호 | 양호 | 양호 | 양호 | 미정 |  |  | Y |  | 2018-03-10 01:07 | 2018-03-10 00:56 | 2018-03-10 04:32 | 2018-03-10 04:13 | 34 | 19 | 11 | 185 | 216 | AR-10.4
B44124 | AE15B36C2 | 23 | 2018-03-09 | A |  | 70 | 0 |  | 3 | [5 empty] | 1118 | 12 |  | 1 |  |  | 55 | 1 |  |  | 양호 | 양호 | 양호 | 양호 | 양호 | 미정 |  |  | Y |  | 2018-03-10 04:56 | 2018-03-10 04:45 | 2018-03-10 08:25 | 2018-03-10 08:20 | 13 | 5 | 11 | 204 | 220 | AR-10.5
B44128 | SBC70L | 23 | 2018-03-10 | C |  | 71 | 0 |  | 4 |  |  | 최용선 |  |  | 1080 | 13 |  | 2 |  |  | 55 | 2 |  |  | 양호 | 양호 | 양호 | 양호 | 양호 | 미정 |  |  | Y |  | 2018-03-10 09:28 | 2018-03-10 09:23 | 2018-03-10 12:55 | 2018-03-10 12:37 | 58 | 18 | 5 | 188 | 212 | AR-10.6
B44132 | SMN443H | 23 | 2018-03-10 | D |  | 72 | 0 |  | 5 |  |  | 최용선 |  |  | 1087 | 14 |  | 3 |  |  | 55 | 3 |  |  | 양호 | 양호 | 양호 | 양호 | 양호 | 미정 |  |  | Y |  | 2018-03-10 13:55 | 2018-03-10 13:52 | 2018-03-10 17:10 | 2018-03-10 16:51 | 57 | 19 | 3 | 176 | 198
B44136 | SCM440 | 23 | 2018-03-10 | D |  | 73 | 0 |  | 6 | YES |  | 송의섭 |  |  | 1087 | 15 |  | 4 | YES |  | 55 | 4 | YES |  | 양호 | 양호 | 양호 | 양호 | 양호 | 미정 |  |  | Y |  | 2018-03-10 17:58 | 2018-03-10 17:50 | 2018-03-10 21:36 | 2018-03-10 21:17 | 40 | 19 | 8 | 198 | 226
B44140 | 42CRMO4HJ | 23 | 2018-03-10 | A |  | 74 | 0 | 외삽6 | 1 |  |  | 송의섭 |  |  | 1118 | 16 |  | 1 |  |  | 55 | 1 |  |  | 양호 | 양호 | 양호 | 양호 | 양호 | 미정 |  |  | N | 1 | 2018-03-10 22:14 | 2018-03-10 22:06 | 2018-03-11 01:50 | 2018-03-11 01:28 | 30 | 22 | 8 | 194 | 224 | P/P 180112-02(180)
B44144 | AE1524HM | 23 | 2018-03-10 | A |  | 75 | 0 |  | 2 |  |  | 송의섭 |  |  | 1127 | 17 |  | 2 |  |  | 55 | 2 |  |  | 양호 | 양호 | 양호 | 양호 | 양호 | 미정 |  |  | Y |  | 2018-03-11 02:25 | 2018-03-11 02:17 | 2018-03-11 05:18 | 2018-03-11 04:59 | 27 | 19 | 8 | 155 | 181 | AR-10.35
B44148 | AE4150M3 | 23 | 2018-03-11 | C |  | 76 | 0 |  | 3 |  |  | 최용선 |  |  | 1098 | 18 |  | 3 |  |  | 55 | 3 |  |  | 양호 | 양호 | 양호 | 양호 | 양호 | 미정 |  |  | Y |  | 2018-03-11 06:41 | 2018-03-11 06:25 | 2018-03-11 09:50 | 2018-03-11 09:37 | 67 | 13 | 16 | 176 | 205 | AR-10.1
B44153 | KFMN443VS | 23 | 2018-03-11 | C |  | 77 | 0 |  | 4 |  |  | 윤호철 | 김웅철 |  | 1089 | 19 | YES | 4 | YES |  | 55 | 4 | YES |  | 양호 | 양호 | 양호 | 양호 | 양호 | 미정 |  |  | Y |  | 2018-03-11 11:51 | 2018-03-11 11:37 | 2018-03-11 15:20 | 2018-03-11 15:05 | 107 | 15 | 14 | 194 | 223 | AR-10.4
B44157 | AE4145MA | 23 | 2018-03-11 | D |  | 78 | 0 |  | 5 |  |  | 송의섭 |  |  | 1086 | 1 |  | 1 |  |  | 55 | 1 |  |  | 양호 | 양호 | 양호 | 양호 | 양호 | 미정 |  |  | Y |  | 2018-03-11 16:21 | 2018-03-11 16:05 | 2018-03-11 19:45 | 2018-03-11 19:32 | 45 | 13 | 16 | 191 | 220
B44161 | AE4130MV | 23 | 2018-03-11 | D |  | 79 | 0 |  | 6 |  |  | 송의섭 |  |  | 1086 | 2 |  | 2 |  |  | 55 | 2 |  |  | 양호 | 양호 | 양호 | 양호 | 양호 | 미정 |  |  | Y |  | 2018-03-11 20:46 | 2018-03-11 20:20 | 2018-03-12 00:37 | 2018-03-12 00:20 | 35 | 17 | 26 | 215 | 257
B44165 | AE4130MV | 23 | 2018-03-11 | B |  | 80 | 0 |  | 7 | YES | 150 |  | 우설식 |  | 1098 | 3 |  | 3 |  |  | 55 | 3 |  |  | 양호 | 양호 | 양호 | 양호 | 양호 | 미정 |  |  | Y |  | 2018-03-12 01:19 | 2018-03-12 00:45 | 2018-03-12 04:55 | 2018-03-12 04:37 | 8 | 18 | 34 | 198 | 250 | AR-10.3
B44169 | SM45C | 23 | 2018-03-11 | B |  | 81 | 0 |  | 1 |  |  |  | 우설식 |  | 1080 | 4 |  | 4 | YES |  | 55 | 4 | YES |  | 양호 | 양호 | 양호 | 양호 | 양호 | 미정 |  |  | Y |  | 2018-03-12 05:23 | 2018-03-12 05:10 | 2018-03-12 09:35 | 2018-03-12 09:21 | 15 | 14 | 13 | 238 | 265
B44174 | SM45C | 23 | 2018-03-12 | C |  | 82 | 0 |  | 2 |  |  | 최용선 |  |  | 1087 | 5 |  | 1 |  |  | 55 | 1 |  |  | 양호 | 양호 | 양호 | 양호 | 양호 | 미정 |  |  | N | 1 | 2018-03-12 10:27 | 2018-03-12 10:20 | 2018-03-12 13:09 | 2018-03-12 13:44 | 45 | -35 | 7 | 197 | 169 | AR-10.7
B44178 | SM45C | 23 | 2018-03-12 | D |  | 83 | 0 |  | 3 |  |  | 송의섭 |  |  | 1050 | 6 |  | 2 |  |  | 55 | 2 |  |  | 양호 | 양호 | 양호 | 양호 | 양호 | 미정 |  |  | Y |  | 2018-03-12 15:02 | 2018-03-12 14:32 | 2018-03-12 18:17 | 2018-03-12 18:03 | 83 | 14 | 30 | 181 | 225
B44182 | 17NICRMOS6HM | 23 | 2018-03-12 | D |  | 84 | 0 |  | 4 |  |  | 송의섭 |  |  | 1029 | 7 |  | 3 |  |  | 55 | 3 |  |  | 양호 | 양호 | 양호 | 양호 | 양호 | 미정 |  |  | Y |  | 2018-03-12 19:23 | 2018-03-12 19:03 | 2018-03-12 22:43 | 2018-03-12 22:32 | 46 | 11 | 20 | 189 | 220
B44186 | 17NICRMOS6HM | 23 | 2018-03-12 | B |  | 85 | 0 |  | 5 |  |  |  | 우설식 |  | 1086 | 8 |  | 4 | YES |  | 55 | 4 | YES |  | 양호 | 양호 | 양호 | 양호 | 양호 | 미정 |  |  | Y |  | 2018-03-12 23:57 | 2018-03-12 23:30 | 2018-03-13 03:30 | 2018-03-13 03:13 | 47 | 17 | 27 | 195 | 240 | AR-10.2
B44190 | AE5120M | 23 | 2018-03-12 | B |  | 86 | 0 |  | 6 |  |  |  | 우설식 |  | 1076 | 9 |  | 1 |  |  | 55 | 1 |  |  | 양호 | 양호 | 양호 | 양호 | 양호 | 미정 |  |  | Y |  | 2018-03-13 04:25 | 2018-03-13 04:17 | 2018-03-13 08:10 | 2018-03-13 07:55 | 47 | 15 | 8 | 210 | 233 | AR-9.9 W/B과침식 보수처리함
B44413 | SM45CS | 23 | 2018-03-23 | C | LADLE 대보수 첫회 | 1 | 0 | 내삽 | 1 | [5 empty] | 1457 | 1 |  | 1 |  |  | 55 | 1 |  |  | 양호 | 양호 | 양호 | 양호 | 양호 | 미정 |  |  | Y |  | 2018-03-23 21:27 | 2018-03-23 21:20 | 2018-03-24 00:35 | 2018-03-24 00:19 | 15190 | 16 | 7 | 172 | 195 | P/P 171128-05[205] | 7 | 2018-03-21 23:00 | 2018-03-23 08:30 | 2010 | 546 | 10 | 5 | 2018-03-23 08:40 | 2018-03-23 21:20 | 760 | 1547 | 241 | 280 | 293 | 7
B44417 | SFMN438VM2 | 23 | 2018-03-23 | D |  | 2 | 0 |  | 2 |  |  | 송의섭 |  |  | 1086 | 2 |  | 2 |  |  | 55 | 2 |  |  | 양호 | 양호 | 양호 | 양호 | 양호 | 미정 |  |  | Y |  | 2018-03-24 01:25 | 2018-03-24 01:10 | 2018-03-24 04:47 | 2018-03-24 04:32 | 35 | 15 | 15 | 187 | 217
B44421 | SFMN438VM2 | 23 | 2018-03-23 | D |  | 3 | 0 |  | 3 |  |  | 송의섭 |  |  | 1087 | 3 |  | 3 |  |  | 55 | 3 |  |  | 양호 | 양호 | 양호 | 양호 | 양호 | 미정 |  |  | Y |  | 2018-03-24 05:17 | 2018-03-24 05:07 | 2018-03-24 08:48 | 2018-03-24 08:32 | 20 | 16 | 10 | 195 | 221
B44425 | AE4137HMA | 23 | 2018-03-24 | A |  | 4 | 0 |  | 4 | [5 empty] | 1136 | 4 |  | 4 | YES |  | 55 | 4 | YES |  | 양호 | 양호 | 양호 | 양호 | 양호 | 미정 |  |  | Y |  | 2018-03-24 10:16 | 2018-03-24 09:57 | 2018-03-24 13:35 | 2018-03-24 13:11 | 69 | 24 | 19 | 175 | 218 | AR-10.4
B44429 | AE4137HMA | 23 | 2018-03-24 | C |  | 5 | 0 |  | 5 |  |  | 최용선 |  |  | 1089 | 5 |  | 1 |  |  | 55 | 1 |  |  | 양호 | 양호 | 양호 | 양호 | 양호 | 미정 |  |  | Y |  | 2018-03-24 14:26 | 2018-03-24 14:10 | 2018-03-24 17:55 | 2018-03-24 17:30 | 35 | 25 | 16 | 183 | 225 | AR-10.7
B44433 | AE4137HMA | 23 | 2018-03-24 | C |  | 6 | 0 |  | 6 |  |  | 최용선 |  |  | 1098 | 6 |  | 2 |  |  | 55 | 2 |  |  | 양호 | 양호 | 양호 | 양호 | 양호 | 미정 |  |  | Y |  | 2018-03-24 18:44 | 2018-03-24 18:30 | 2018-03-24 22:15 | 2018-03-24 21:48 | 35 | 27 | 14 | 184 | 225 | AR-10.5
B44437 | SM45CRM | 23 | 2018-03-24 | D |  | 7 | 0 |  | 7 |  |  | 송의섭 |  |  | 1087 | 7 |  | 3 |  |  | 55 | 3 |  |  | 양호 | 양호 | 양호 | 양호 | 양호 | 미정 |  |  | Y |  | 2018-03-24 22:55 | 2018-03-24 22:40 | 2018-03-25 02:44 | 2018-03-25 02:11 | 25 | 33 | 15 | 196 | 244
A44461 | STB3D | 23 | 2018-03-24 | D |  | 8 | 0 |  | 8 |  |  | 송의섭 |  |  | 1088 | 8 |  | 4 | YES |  | 55 | 4 | YES |  | 양호 | 양호 | 양호 | 양호 | 양호 | 미정 |  |  | Y |  | 2018-03-25 03:14 | 2018-03-25 02:58 | 2018-03-25 06:42 | 2018-03-25 06:12 | 14 | 30 | 16 | 178 | 224
A44465 | STB3D | 23 | 2018-03-25 | B |  | 9 | 0 |  | 9 |  |  | 윤석재 |  |  | 1080 | 9 |  | 1 |  |  | 55 | 1 |  |  | 양호 | 양호 | 양호 | 양호 | 양호 | 미정 |  |  | Y |  | 2018-03-25 07:34 | 2018-03-25 07:22 | 2018-03-25 10:55 | 2018-03-25 10:18 | 40 | 37 | 12 | 165 | 213 | AR-9.6
A44469 | STB3D | 23 | 2018-03-25 | B |  | 10 | 0 |  | 10 |  |  | 윤석재 | 강상완 |  | 1080 | 10 |  | 2 |  |  | 55 | 2 |  |  | 양호 | 양호 | 양호 | 양호 | 양호 | 미정 |  |  | Y |  | 2018-03-25 11:40 | 2018-03-25 11:25 | 2018-03-25 15:10 | 2018-03-25 14:50 | 30 | 20 | 15 | 190 | 225 | AR-9.7
A44473 | KBMA75S | 23 | 2018-03-25 | C |  | 11 | 0 |  | 11 |  |  | 김웅철 | 윤호철 |  | 1089 | 11 |  | 3 |  |  | 55 | 3 |  |  | 양호 | 양호 | 양호 | 양호 | 양호 | 미정 |  |  | Y |  | 2018-03-25 16:10 | 2018-03-25 15:50 | 2018-03-25 19:25 | 2018-03-25 19:12 | 40 | 13 | 20 | 182 | 215 | AR-9.9
A44477 | KBMA75S | 23 | 2018-03-25 | C |  | 12 | 0 |  | 12 |  |  | 윤호철 | 김웅철 |  | 1090 | 12 |  | 4 | YES |  | 55 | 4 | YES |  | 양호 | 양호 | 양호 | 양호 | 양호 | 미정 |  |  | Y |  | 2018-03-25 20:36 | 2018-03-25 20:05 | 2018-03-25 23:38 | 2018-03-25 23:23 | 40 | 15 | 31 | 167 | 213 | AR-10.1
A44481 | AE1055LS | 23 | 2018-03-25 | D |  | 13 | 0 |  | 13 |  |  |  | 장신일 |  | 1088 | 13 |  | 1 |  |  | 55 | 1 |  |  | 양호 | 양호 | 양호 | 양호 | 양호 | 미정 |  |  | Y |  | 2018-03-26 00:57 | 2018-03-26 00:47 | 2018-03-26 04:25 | 2018-03-26 03:49 | 69 | 36 | 10 | 172 | 218
A44485 | AE1055LS | 23 | 2018-03-25 | D |  | 14 | 0 |  | 14 |  |  | 장신일 |  |  | 1086 | 14 |  | 2 |  |  | 55 | 2 |  |  | 양호 | 양호 | 양호 | 양호 | 양호 | 미정 |  |  | Y |  | 2018-03-26 05:12 | 2018-03-26 04:54 | 2018-03-26 08:20 | 2018-03-26 07:59 | 29 | 21 | 18 | 167 | 206
A44489 | P-AE1055LS | 23 | 2018-03-26 | B |  | 15 | 0 |  | 15 | YES | 150 | 윤석재 |  |  | 1093 | 15 |  | 3 |  |  | 55 | 3 |  |  | 양호 | 양호 | 양호 | 양호 | 양호 | 미정 |  |  | Y |  | 2018-03-26 09:36 | 2018-03-26 09:15 | 2018-03-26 12:40 | 2018-03-26 12:13 | 55 | 27 | 21 | 157 | 205 | AR-9.5
A44493 | SCR420HB | 23 | 2018-03-26 | C |  | 16 | 0 | 외삽1 | 1 |  |  | 윤석재 |  |  | 1105 | 16 |  | 4 | YES |  | 55 | 4 | YES |  | 양호 | 양호 | 양호 | 양호 | 양호 | 미정 |  |  | Y |  | 2018-03-26 14:03 | 2018-03-26 13:45 | 2018-03-26 17:50 | 2018-03-26 17:07 | 65 | 43 | 18 | 185 | 245
A44497 | SCR420HB | 23 | 2018-03-26 | C |  | 17 | 0 |  | 2 |  |  | 윤호철 | 김웅철 |  | 1090 | 17 |  | 1 |  |  | 55 | 1 |  |  | 양호 | 양호 | 양호 | 양호 | 양호 | 미정 |  |  | Y |  | 2018-03-26 18:35 | 2018-03-26 18:18 | 2018-03-26 21:44 | 2018-03-26 21:26 | 28 | 18 | 17 | 171 | 206 | AR-10.7
A44501 | SP-AE1055LS | 23 | 2018-03-26 | A |  | 18 | 0 |  | 3 |  |  | 강상완 | 김민곤 |  | 1128 | 18 |  | 2 |  |  | 55 | 2 |  |  | 양호 | 양호 | 양호 | 양호 | 양호 | 미정 |  |  | Y |  | 2018-03-26 23:12 | 2018-03-26 22:31 | 2018-03-27 02:38 | 2018-03-27 02:02 | 47 | 36 | 41 | 171 | 247 | AR-10.5
A44505 | SP-AE1055LS | 23 | 2018-03-26 | A |  | 19 | 0 |  | 4 |  |  | 강상완 | 김민곤 |  | 1137 | 19 | YES | 3 | YES |  | 55 | 3 | YES |  | 양호 | 양호 | 양호 | 양호 | 양호 | 미정 |  |  | Y |  | 2018-03-27 03:28 | 2018-03-27 03:10 | 2018-03-27 06:40 | 2018-03-27 06:15 | 32 | 25 | 18 | 167 | 210 | AR-10.2
B44488 | SM45CM1 | 23 | 2018-03-27 | B |  | 20 | 0 |  | 5 |  |  | 우설식 |  |  | 1090 | 1 |  | 1 |  |  | 55 | 1 |  | O | 양호 | 양호 | 양호 | 양호 | 양호 | 미정 |  |  | Y |  | 2018-03-27 07:49 | 2018-03-27 07:35 | 2018-03-27 11:35 | 2018-03-27 11:05 | 55 | 30 | 14 | 196 | 240 | AR-10.5
B44492 | STB2 | 23 | 2018-03-27 | B |  | 21 | 0 |  | 6 | [5 empty] | 1083 | 2 |  | 2 |  |  | 55 | 2 |  |  | 양호 | 양호 | 양호 | 양호 | 양호 | 미정 |  |  | Y |  | 2018-03-27 12:13 | 2018-03-27 12:05 | 2018-03-27 16:20 | 2018-03-27 16:04 | 30 | 16 | 8 | 231 | 255 | AR-9.4
A44517 | STB2 | 23 | 2018-03-27 | C |  | 22 | 0 |  | 7 |  |  | 최용선 | 윤호철 |  | 1062 | 3 |  | 3 |  |  | 55 | 3 | NO |  | 양호 | 양호 | 양호 | 양호 | 양호 | 미정 |  |  | Y |  | 2018-03-27 17:27 | 2018-03-27 17:10 | 2018-03-27 20:35 | 2018-03-27 20:28 | 50 | 7 | 17 | 181 | 205 | AR10.7
A44521 | STB2 | 23 | 2018-03-27 | C |  | 23 | 0 |  | 8 |  |  | 윤호철 | 최용선 |  | 1132 | 4 |  | 4 | YES |  | 55 | 4 | YES |  | 양호 | 양호 | 양호 | 양호 | 양호 | 미정 |  |  | Y |  | 2018-03-27 22:01 | 2018-03-27 21:37 | 2018-03-28 01:34 | 2018-03-28 00:53 | 62 | 41 | 24 | 172 | 237 | AR-10.3
A44525 | SCM440HF | 23 | 2018-03-27 | A |  | 24 | 0 |  | 9 | [5 empty] | 1135 | 5 |  | 1 |  |  | 55 | 1 |  |  | 양호 | 양호 | 양호 | 양호 | 양호 | 미정 |  |  | Y |  | 2018-03-28 02:21 | 2018-03-28 02:00 | 2018-03-28 05:55 | 2018-03-28 05:36 | 26 | 19 | 21 | 195 | 235 | AR-10.3
A44529 | SCM440 | 23 | 2018-03-28 | B |  | 25 | 0 |  | 10 | YES | 150 | 우설식 |  |  | 1079 | 6 |  | 2 |  |  | 55 | 2 |  |  | 양호 | 양호 | 양호 | 양호 | 양호 | 미정 |  |  | Y |  | 2018-03-28 06:33 | 2018-03-28 06:25 | 2018-03-28 10:15 | 2018-03-28 10:00 | 30 | 15 | 8 | 206 | 230 | AR-10.4
A44533 | 42CRMO4MS2 | 23 | 2018-03-28 | B |  | 26 | 0 | 외삽2 | 1 |  |  | 우설식 |  |  | 1085 | 7 |  | 3 |  |  | 55 | 3 |  |  | 양호 | 양호 | 양호 | 양호 | 양호 | 미정 |  |  | N | 1 | 2018-03-28 11:18 | 2018-03-28 11:05 | 2018-03-28 15:22 | 2018-03-28 14:36 | 50 | 46 | 13 | 198 | 257 | AR10.2 P/P 170111-01(215)
A44538 | 42CRMO4MS2 | 23 | 2018-03-28 | D |  | 27 | 0 |  | 2 |  |  | 장신일 |  |  | 1025 | 8 |  | 1 |  |  | 55 | 1 |  | O | 양호 | 양호 | 양호 | 양호 | 양호 | 미정 |  |  | Y |  | 2018-03-28 16:25 | 2018-03-28 16:00 | 2018-03-28 17:28 | 2018-03-28 19:24 | 38 | -116 | 25 | 179 | 88
A44542 | 42CRMO4MS | 23 | 2018-03-28 | D |  | 28 | 0 |  | 3 |  |  | 장신일 | 장신일 |  | 1026 | 9 |  | 2 |  |  | 55 | 2 |  |  | 양호 | 양호 | 양호 | 양호 | 양호 | 미정 |  |  | Y |  | 2018-03-28 21:43 | 2018-03-28 21:10 | 2018-03-29 01:18 | 2018-03-29 00:22 | 222 | 56 | 33 | 160 | 248
A44546 | 42CRMO4MS | 23 | 2018-03-28 | A |  | 29 | 0 |  | 4 | [5 empty] | 1117 | 10 |  | 3 |  |  | 55 | 3 |  |  | 양호 | 양호 | 양호 | 양호 | 양호 | 미정 |  |  | Y |  | 2018-03-29 01:46 | 2018-03-29 01:35 | 2018-03-29 05:20 | 2018-03-29 05:01 | 17 | 19 | 11 | 194 | 225 | AR-9.3
A44550 | SM35CH | 23 | 2018-03-29 | A |  | 30 | 0 |  | 5 | [5 empty] | 1088 | 11 |  | 4 | YES |  | 55 | 4 | YES |  | 양호 | 양호 | 양호 | 양호 | 양호 | 미정 |  |  | Y |  | 2018-03-29 06:09 | 2018-03-29 06:00 | 2018-03-29 10:10 | 2018-03-29 09:54 | 40 | 16 | 9 | 226 | 250 | AR-10.2
A44554 | SM35C | 23 | 2018-03-29 | B |  | 31 | 0 |  | 6 |  |  | 우설식 |  |  | 1085 | 12 |  | 1 |  |  | 55 | 1 |  |  | 양호 | 양호 | 양호 | 양호 | 양호 | 미정 |  |  | Y |  | 2018-03-29 10:46 | 2018-03-29 10:28 | 2018-03-29 14:15 | 2018-03-29 14:00 | 18 | 15 | 18 | 194 | 227 | AR-10.2
A44559 | SM35C | 23 | 2018-03-29 | D |  | 32 | 0 |  | 7 |  |  | 장신일 |  |  | 1089 | 13 |  | 2 |  |  | 55 | 2 |  |  | 양호 | 양호 | 양호 | 양호 | 양호 | 미정 |  |  | Y |  | 2018-03-29 16:02 | 2018-03-29 15:30 | 2018-03-29 19:35 | 2018-03-29 19:04 | 75 | 31 | 32 | 182 | 245
A44563 | STB3D | 23 | 2018-03-29 | D |  | 33 | 0 |  | 8 |  |  | 장신일 |  |  | 1088 | 14 |  | 3 |  |  | 55 | 3 |  |  | 양호 | 양호 | 양호 | 양호 | 양호 | 미정 |  |  | Y |  | 2018-03-29 20:40 | 2018-03-29 20:10 | 2018-03-30 00:25 | 2018-03-29 23:41 | 35 | 44 | 30 | 181 | 255
A44567 | STB3D | 23 | 2018-03-29 | A |  | 34 | 0 |  | 9 | [5 empty] | 1133 | 15 |  | 4 | YES |  | 55 | 4 | YES |  | 양호 | 양호 | 양호 | 양호 | 양호 | 미정 |  |  | Y |  | 2018-03-30 01:27 | 2018-03-30 01:17 | 2018-03-30 04:42 | 2018-03-30 04:24 | 52 | 18 | 10 | 177 | 205 | AR-10.1
A44571 | STB3D | 23 | 2018-03-29 | A |  | 35 | 0 |  | 10 | [5 empty] | 1128 | 16 |  | 1 |  |  | 55 | 1 |  |  | 양호 | 양호 | 양호 | 양호 | 양호 | 미정 |  |  | Y |  | 2018-03-30 05:46 | 2018-03-30 05:32 | 2018-03-30 09:20 | 2018-03-30 08:50 | 50 | 30 | 14 | 185 | 228 | AR-10.2
A44575 | STB3D | 23 | 2018-03-30 | C |  | 36 | 0 |  | 11 | YES |  | 김웅철 |  |  | 1105 | 17 |  | 2 |  |  | 55 | 2 |  |  | 양호 | 양호 | 양호 | 양호 | 양호 | 미정 |  |  | Y |  | 2018-03-30 10:19 | 2018-03-30 10:10 | 2018-03-30 14:16 | 2018-03-30 13:30 | 50 | 46 | 9 | 191 | 246 | AR-10.3
A44580 | AE15B38M | 23 | 2018-03-30 | D |  | 37 | 0 | 외삽3 | 1 |  |  | 장신일 |  |  | 1087 | 18 |  | 3 |  |  | 55 | 3 |  |  | 양호 | 양호 | 양호 | 양호 | 양호 | 미정 |  |  | Y |  | 2018-03-30 16:37 | 2018-03-30 16:25 | 2018-03-30 20:00 | 2018-03-30 19:38 | 129 | 22 | 12 | 182 | 215 | P/P 170814-03-214
A44584 | AE15B38M | 23 | 2018-03-30 | D |  | 38 | 0 |  | 2 |  |  | 장신일 |  |  | 1088 | 19 | YES | 4 | YES |  | 55 | 4 | YES |  | 양호 | 양호 | 양호 | 양호 | 양호 | 미정 |  |  | Y |  | 2018-03-30 20:58 | 2018-03-30 20:45 | 2018-03-31 00:20 | 2018-03-31 00:03 | 45 | 17 | 13 | 185 | 215
A44588 | AE15B38M | 23 | 2018-03-30 | A |  | 39 | 0 |  | 3 | [5 empty] | 1092 | 1 |  | 1 |  |  | 55 | 1 |  |  | 양호 | 양호 | 양호 | 양호 | 양호 | 미정 |  |  | Y |  | 2018-03-31 01:42 | 2018-03-31 01:17 | 2018-03-31 04:49 | 2018-03-31 04:32 | 57 | 17 | 25 | 169 | 212 | AR-10.3
A44592 | BP-SCR420H1V | 23 | 2018-03-30 | A |  | 40 | 0 |  | 4 | [5 empty] | 1135 | 2 |  | 2 |  |  | 55 | 2 |  |  | 양호 | 양호 | 양호 | 양호 | 양호 | 미정 |  |  | Y |  | 2018-03-31 05:31 | 2018-03-31 05:17 | 2018-03-31 09:08 | 2018-03-31 08:57 | 28 | 11 | 14 | 206 | 231 | AR-10.4
A44596 | BP-SCR420H1V | 23 | 2018-03-31 | C |  | 41 | 0 |  | 5 |  |  | 윤호철 | 김웅철 |  | 1084 | 3 |  | 3 |  |  | 55 | 3 |  |  | 양호 | 양호 | 양호 | 양호 | 양호 | 미정 |  |  | Y |  | 2018-03-31 09:40 | 2018-03-31 09:28 | 2018-03-31 13:02 | 2018-03-31 12:43 | 20 | 19 | 12 | 183 | 214 | AR-10.7
A44600 | STB2 | 23 | 2018-03-31 | C |  | 42 | 0 |  | 6 |  |  | 윤호철 | 김웅철 |  | 1087 | 4 |  | 4 | YES |  | 55 | 4 | YES |  | 양호 | 양호 | 양호 | 양호 | 양호 | 미정 |  |  | Y |  | 2018-03-31 14:03 | 2018-03-31 13:45 | 2018-03-31 17:53 | 2018-03-31 17:11 | 43 | 42 | 18 | 188 | 248
A44605 | SM45C | 23 | 2018-03-31 | D |  | 43 | 0 |  | 7 |  |  | 장신일 |  |  | 1086 | 5 |  | 1 |  |  | 55 | 1 |  |  | 양호 | 양호 | 양호 | 양호 | 양호 | 미정 |  |  | Y |  | 2018-03-31 19:16 | 2018-03-31 19:05 | 2018-03-31 21:55 | 2018-03-31 21:40 | 72 | 15 | 11 | 144 | 170
C43139 | SM45C | 23 | 2018-03-31 | B |  | 44 | 0 |  | 8 |  |  | 남문희 |  |  | 1097 | 6 |  | 2 |  |  | 55 | 2 |  |  | 양호 | 양호 | 양호 | 양호 | 양호 | 미정 |  |  | Y |  | 2018-03-31 23:15 | 2018-03-31 22:55 | 2018-04-01 02:20 | 2018-04-01 01:52 | 60 | 28 | 20 | 157 | 205 | 13.1
C43143 | SM45C | 23 | 2018-03-31 | B |  | 45 | 0 |  | 9 |  |  |  | 남문희 |  | 1090 | 7 |  | 3 | YES |  | 55 | 3 | YES |  | 양호 | 양호 | 양호 | 양호 | 양호 | 미정 |  |  | Y |  | 2018-04-01 03:17 | 2018-04-01 03:00 | 2018-04-01 06:35 | 2018-04-01 06:04 | 40 | 31 | 17 | 166 | 215 | 11.0
B42781 | SM45CR2 | 28 | 2018-01-01 | B |  | 16 | 0 |  | 1 |  |  | 장신일 |  |  | 1085 | 16 |  | 4 | YES |  | 55 | 4 | YES |  | 양호 | 양호 | 양호 | 양호 | 양호 | 미정 |  |  | Y |  | 2018-01-01 06:10 | 2018-01-01 05:48 | 2018-01-01 09:38 | 2018-01-01 09:12 | 40 | 26 | 22 | 182 | 230
B42785 | SM45CR2 | 28 | 2018-01-01 | B |  | 17 | 0 |  | 2 |  |  |  | 윤석재 |  | 1082 | 17 |  | 1 |  |  | 55 | 1 |  |  | 양호 | 양호 | 양호 | 양호 | 양호 | 미정 |  |  | Y |  | 2018-01-01 10:38 | 2018-01-01 10:30 | 2018-01-01 13:53 | 2018-01-01 13:37 | 52 | 16 | 8 | 179 | 203 | AR-10.15
B42789 | SCM440 | 28 | 2018-01-01 | C |  | 18 | 0 |  | 3 |  |  | 최용선 |  |  | 1083 | 18 |  | 2 |  |  | 55 | 2 |  |  | 양호 | 양호 | 양호 | 양호 | 양호 | 미정 |  |  | Y |  | 2018-01-01 15:06 | 2018-01-01 14:40 | 2018-01-01 18:30 | 2018-01-01 18:06 | 47 | 24 | 26 | 181 | 230 | AR-10.5
A42794 | SCR420HQ | 28 | 2018-01-01 | C |  | 19 | 0 |  | 4 |  |  | 최용선 |  |  | 1085 | 19 | YES | 3 | YES |  | 55 | 3 | YES |  | 양호 | 양호 | 양호 | 양호 | 양호 | 미정 |  |  | Y |  | 2018-01-01 19:17 | 2018-01-01 19:05 | 2018-01-01 22:42 | 2018-01-01 22:17 | 35 | 25 | 12 | 181 | 217 | AR-10.4
B42797 | SM48CM1 | 28 | 2018-01-01 | A |  | 20 | 0 |  | 5 |  |  | 강상완 |  |  | 1125 | 1 |  | 1 |  |  | 55 | 1 |  | O | 양호 | 양호 | 양호 | 양호 | 양호 | 미정 |  |  | Y |  | 2018-01-02 00:09 | 2018-01-02 00:03 | 2018-01-02 03:32 | 2018-01-02 03:17 | 81 | 15 | 6 | 189 | 209 | AR-10.45 11단2시방향 목지침식발생함
B42801 | SM48CM1 | 28 | 2018-01-01 | A |  | 21 | 0 |  | 6 | [5 empty] | 1137 | 2 |  | 2 | YES |  | 55 | 2 | YES |  | 양호 | 양호 | 양호 | 양호 | 양호 | 미정 |  |  | Y |  | 2018-01-02 04:34 | 2018-01-02 04:15 | 2018-01-02 08:20 | 2018-01-02 07:52 | 43 | 28 | 19 | 199 | 245 | AR10.35 CN철피 주름
B42803 | SCM440 | 28 | 2018-01-03 | B |  | 22 | 0 |  | 7 | YES | 150 |  | 윤석재 |  | 1215 | 3 |  | 1 |  |  | 55 | 1 |  | O | 양호 | 양호 | 양호 | 양호 | 양호 | 미정 |  |  | Y |  | 2018-01-03 08:24 | 2018-01-03 08:16 | 2018-01-03 12:37 | 2018-01-03 12:03 | 1436 | 34 | 8 | 218 | 261 | AR-10.45
B42807 | SBC70L | 28 | 2018-01-03 | B |  | 23 | 0 | 외삽2 | 1 |  |  |  | 윤석재 |  | 1080 | 4 |  | 2 |  |  | 55 | 2 |  |  | 양호 | 양호 | 양호 | 양호 | 양호 | 미정 |  |  | Y |  | 2018-01-03 13:24 | 2018-01-03 13:15 | 2018-01-03 16:40 | 2018-01-03 16:23 | 38 | 17 | 9 | 179 | 205 | AR-10.25 P/P170822-04(190)
B42811 | SBC70L | 28 | 2018-01-03 | D |  | 24 | 0 |  | 2 |  |  | 송의섭 |  |  | 1086 | 5 |  | 3 |  |  | 55 | 3 |  |  | 양호 | 양호 | 양호 | 양호 | 양호 | 미정 |  |  | Y |  | 2018-01-03 17:32 | 2018-01-03 17:22 | 2018-01-03 20:55 | 2018-01-03 20:31 | 42 | 24 | 10 | 179 | 213
B42815 | SBC70L | 28 | 2018-01-03 | D |  | 25 | 0 |  | 3 |  |  | 송의섭 |  |  | 1088 | 6 |  | 4 | YES |  | 55 | 4 | YES |  | 양호 | 양호 | 양호 | 양호 | 양호 | 미정 |  |  | Y |  | 2018-01-03 21:22 | 2018-01-03 21:07 | 2018-01-04 01:03 | 2018-01-04 00:46 | 12 | 17 | 15 | 204 | 236 | AR-10.2 VD 작업완료후 레들 들어올리는 과정에서 체크밸브 파손으로 교체
B42819 | SBC70L | 28 | 2018-01-03 | A |  | 26 | 0 |  | 4 | [5 empty] | 1147 | 7 |  | 1 |  |  | 55 | 1 |  |  | 양호 | 양호 | 양호 | 양호 | 양호 | 미정 |  |  | Y |  | 2018-01-04 01:39 | 2018-01-04 01:25 | 2018-01-04 05:05 | 2018-01-04 04:40 | 22 | 25 | 14 | 181 | 220 | AR-10.30
A42852 | SCR420HB2 | 28 | 2018-01-04 | B |  | 27 | 0 |  | 5 |  |  | 강상완 |  |  | 1050 | 8 |  | 2 |  |  | 55 | 2 |  |  | 양호 | 양호 | 양호 | 양호 | 양호 | 미정 |  |  | Y |  | 2018-01-04 10:12 | 2018-01-04 09:55 | 2018-01-04 13:05 | 2018-01-04 12:38 | 290 | 27 | 17 | 146 | 190 | AR 10.3
A42856 | AE4150M3 | 28 | 2018-01-04 | D |  | 28 | 0 |  | 6 |  |  | 윤석재 |  |  | 1087 | 9 |  | 3 |  |  | 55 | 3 |  |  | 양호 | 양호 | 양호 | 양호 | 양호 | 미정 |  |  | Y |  | 2018-01-04 14:28 | 2018-01-04 14:20 | 2018-01-04 18:07 | 2018-01-04 17:35 | 75 | 32 | 8 | 187 | 227 | AR-10.3
A42860 | SM35CH | 28 | 2018-01-04 | D |  | 29 | 0 |  | 7 |  |  | 송의섭 |  |  | 1094 | 10 |  | 4 | YES |  | 55 | 4 | YES |  | 양호 | 양호 | 양호 | 양호 | 양호 | 미정 |  |  | Y |  | 2018-01-04 19:10 | 2018-01-04 18:50 | 2018-01-04 22:40 | 2018-01-04 22:10 | 43 | 30 | 20 | 180 | 230
A42864 | AE1055LS | 28 | 2018-01-04 | A |  | 30 | 0 |  | 8 |  |  | 송의섭 |  |  | 1124 | 11 |  | 1 |  |  | 55 | 1 |  |  | 양호 | 양호 | 양호 | 양호 | 양호 | 미정 |  |  | Y |  | 2018-01-04 23:15 | 2018-01-04 22:57 | 2018-01-05 02:38 | 2018-01-05 02:11 | 17 | 27 | 18 | 175 | 221 | AR-10.35
B42844 | SCM440 | 28 | 2018-01-04 | A |  | 31 | 0 |  | 9 |  |  | 송의섭 |  |  | 1128 | 12 |  | 2 |  |  | 55 | 2 |  |  | 양호 | 양호 | 양호 | 양호 | 양호 | 미정 |  |  | Y |  | 2018-01-05 03:31 | 2018-01-05 03:20 | 2018-01-05 07:05 | 2018-01-05 06:51 | 42 | 14 | 11 | 200 | 225 | AR-9.90
B42848 | SCM440HM2 | 28 | 2018-01-05 | C |  | 32 | 0 |  | 10 | YES |  | 최용선 |  |  | 1087 | 13 |  | 3 |  |  | 55 | 3 |  |  | 양호 | 양호 | 양호 | 양호 | 양호 | 미정 |  |  | Y |  | 2018-01-05 07:53 | 2018-01-05 07:40 | 2018-01-05 11:35 | 2018-01-05 11:08 | 35 | 27 | 13 | 196 | 235 | AR-10.5
B42852 | SCM440HM2 | 28 | 2018-01-05 | C |  | 33 | 0 | 외삽3 | 1 |  |  | 최용선 |  |  | 1060 | 14 |  | 4 | YES |  | 55 | 4 | YES |  | 양호 | 양호 | 양호 | 양호 | 양호 | 미정 |  |  | Y |  | 2018-01-05 12:33 | 2018-01-05 12:10 | 2018-01-05 16:10 | 2018-01-05 15:27 | 35 | 43 | 23 | 174 | 240 | P/P교체, 170823-05-213, 잔존:180mm
B42856 | SNCM438VI | 28 | 2018-01-05 | D |  | 34 | 0 |  | 2 |  |  | 송의섭 |  |  | 1087 | 15 |  | 1 |  |  | 55 | 1 |  |  | 양호 | 양호 | 양호 | 양호 | 양호 | 미정 |  |  | INGOT |  | 2018-01-05 17:11 | 2018-01-05 17:05 | 2018-01-05 20:35 | 2018-01-05 20:03 | 55 | 32 | 6 | 172 | 210
A42886 | AE5120HM | 28 | 2018-01-05 | D |  | 35 | 0 |  | 3 |  |  | 장신일 |  |  | 1086 | 16 |  | 2 |  |  | 55 | 2 |  |  | 양호 | 양호 | 양호 | 양호 | 양호 | 미정 |  |  | Y |  | 2018-01-05 21:50 | 2018-01-05 21:35 | 2018-01-06 01:07 | 2018-01-06 00:52 | 60 | 15 | 15 | 182 | 212 | AR-10.20
A42890 | SCM440ILS | 28 | 2018-01-05 | A |  | 36 | 0 |  | 4 |  |  | 장신일 | 강상완 |  | 1131 | 17 |  | 3 |  |  | 55 | 3 |  |  | 양호 | 양호 | 양호 | 양호 | 양호 | 미정 |  |  | INGOT |  | 2018-01-06 01:45 | 2018-01-06 01:38 | -287861 | 2018-01-06 03:40 | 31 | -476582620 | 7 | 115 | -476582498 | AR-9.5 인고트주입중 정반파열로 주입중단으로 37톤 남음
A42895 | FPA-27MNCR5H | 28 | 2018-01-06 | C |  | 37 | 0 |  | 5 |  |  |  | 김웅철 |  | 1070 | 18 | YES | 4 | YES |  | 55 | 4 | YES |  | 양호 | 양호 | 양호 | 양호 | 양호 | 미정 |  |  | Y |  | 2018-01-06 06:46 | 2018-01-06 06:26 | 2018-01-06 10:15 | 2018-01-06 10:04 | 319 | 11 | 20 | 198 | 229 | AR-9.3
A42899 | STB3D | 28 | 2018-01-06 | C |  | 38 | 0 |  | 6 |  |  | 최용선 | 김웅철 |  | 1095 | 1 |  | 1 |  |  | 55 | 1 |  |  | 양호 | 양호 | 양호 | 양호 | 양호 | 미정 |  |  | N | 1 | 2018-01-06 11:27 | 2018-01-06 11:00 | -287861 | 2018-01-06 14:48 | 45 | -476583288 | 27 | 201 | -476583060 | AR-9.4
A42903 | STB3D | 28 | 2018-01-06 | D |  | 39 | 0 |  | 7 |  |  | 장신일 |  |  | 1087 | 2 |  | 2 |  |  | 55 | 2 |  |  | 양호 | 양호 | 양호 | 양호 | 양호 | 미정 |  |  | Y |  | 2018-01-06 16:21 | 2018-01-06 15:55 | 2018-01-06 19:35 | 2018-01-06 19:17 | 340 | 18 | 26 | 176 | 220
A42907 | STB3D | 28 | 2018-01-06 | D |  | 40 | 0 |  | 8 |  |  | 장신일 |  |  | 1087 | 3 |  | 3 | YES |  | 55 | 3 | YES |  | 양호 | 양호 | 양호 | 양호 | 양호 | 미정 |  |  | Y |  | 2018-01-06 20:41 | 2018-01-06 20:20 | 2018-01-06 23:58 | 2018-01-06 23:46 | 45 | 12 | 21 | 185 | 218 | AR-9.75 CN끝단깨짐
A42911 | STB3D | 28 | 2018-01-06 | B |  | 41 | 0 |  | 9 |  |  | 윤석재 | 우설식 |  | 1086 | 4 |  | 1 |  |  | 55 | 1 |  | O | 양호 | 양호 | 양호 | 양호 | 양호 | 미정 |  |  | Y |  | 2018-01-07 00:47 | 2018-01-07 00:40 | 2018-01-07 05:10 | 2018-01-07 04:31 | 42 | 39 | 7 | 224 | 270 | AR-9.85
A42916 | SCR420HB | 28 | 2018-01-06 | C |  | 42 | 0 |  | 10 |  |  | 윤석재 |  |  | 1090 | 5 |  | 2 |  |  | 55 | 2 |  |  | 양호 | 양호 | 양호 | 양호 | 양호 | 미정 |  |  | Y |  | 2018-01-07 05:54 | 2018-01-07 05:45 | 2018-01-07 09:00 | 2018-01-07 08:43 | 35 | 17 | 9 | 169 | 195 | AR-9.6
A42920 | SCR420HB | 28 | 2018-01-07 | C |  | 43 | 0 |  | 11 |  |  |  | 김웅철 |  | 1093 | 6 |  | 3 |  |  | 55 | 3 |  |  | 양호 | 양호 | 양호 | 양호 | 양호 | 미정 |  |  | Y |  | 2018-01-07 09:48 | 2018-01-07 09:30 | 2018-01-07 12:45 | 2018-01-07 12:30 | 30 | 15 | 18 | 162 | 195 | AR-9.8
A42924 | BP-SM45CRBK | 28 | 2018-01-07 | C |  | 44 | 0 |  | 12 | YES |  |  | 김웅철 |  | 1086 | 7 |  | 4 | YES |  | 55 | 4 | YES |  | 양호 | 양호 | 양호 | 양호 | 양호 | 미정 |  |  | Y |  | 2018-01-07 14:05 | 2018-01-07 13:38 | 2018-01-07 17:30 | 2018-01-07 16:44 | 53 | 46 | 27 | 159 | 232 | AR-9.9
A42928 | SCR420HB | 28 | 2018-01-07 | D |  | 45 | 0 | 외삽4 | 1 | [5 empty] | 1025 | 8 |  | 1 |  |  | 55 | 1 |  |  | 양호 | 양호 | 양호 | 양호 | 양호 | 미정 |  |  | Y |  | 2018-01-07 18:08 | 2018-01-07 17:57 | 2018-01-07 21:17 | 2018-01-07 20:48 | 27 | 29 | 11 | 160 | 200 | AR-10.30 P/P171127-06-188
A42932 | AE1055M1 | 28 | 2018-01-07 | B |  | 46 | 0 |  | 2 | [5 empty] | 1086 | 9 |  | 2 |  |  | 55 | 2 |  |  | 양호 | 양호 | 양호 | 양호 | 양호 | 미정 |  |  | Y |  | 2018-01-07 22:41 | 2018-01-07 22:15 | 2018-01-08 01:47 | 2018-01-08 01:34 | 58 | 14 | 26 | 172 | 212
A42936 | AE1055M1 | 28 | 2018-01-07 | B |  | 47 | 0 |  | 3 |  |  | 윤석재 |  |  | 1085 | 10 |  | 3 | YES |  | 55 | 3 | YES |  | 양호 | 양호 | 양호 | 양호 | 양호 | 미정 |  |  | Y |  | 2018-01-08 02:37 | 2018-01-08 02:20 | 2018-01-08 06:18 | 2018-01-08 05:50 | 33 | 28 | 17 | 193 | 238 | AR-9.85 C/N철피녹음
A42940 | STB2 | 28 | 2018-01-08 | C |  | 48 | 0 |  | 4 |  |  |  | 김웅철 |  | 1085 | 11 |  | 1 |  |  | 55 | 1 |  | O | 양호 | 양호 | 양호 | 양호 | 양호 | 미정 |  |  | Y |  | 2018-01-08 07:18 | 2018-01-08 07:05 | 2018-01-08 10:45 | 2018-01-08 10:19 | 47 | 26 | 13 | 181 | 220 | AR-10.0
A42944 | STB2 | 28 | 2018-01-08 | C |  | 49 | 0 |  | 5 |  |  |  | 김웅철 |  | 1089 | 12 |  | 2 |  |  | 55 | 2 |  |  | 양호 | 양호 | 양호 | 양호 | 양호 | 미정 |  |  | Y |  | 2018-01-08 11:29 | 2018-01-08 11:05 | 2018-01-08 15:04 | 2018-01-08 14:41 | 20 | 23 | 24 | 193 | 239 | AR-9.65
A42948 | STB2 | 28 | 2018-01-08 | A |  | 50 | 0 |  | 6 | [5 empty] | 1149 | 13 |  | 3 | YES |  | 55 | 3 | YES |  | 양호 | 양호 | 양호 | 양호 | 양호 | 미정 |  |  | Y |  | 2018-01-08 17:22 | 2018-01-08 17:00 | 2018-01-08 20:35 | 2018-01-08 20:19 | 116 | 16 | 22 | 177 | 215 | AR-9.80 / C/N 철피녹음
A42952 | BP-SCR420HC | 28 | 2018-01-08 | A |  | 51 | 0 |  | 7 |  |  | 강상완 |  |  | 1132 | 14 |  | 1 |  |  | 55 | 1 |  | O | 양호 | 양호 | 양호 | 양호 | 양호 | 미정 |  |  | Y |  | 2018-01-08 21:39 | 2018-01-08 21:17 | 2018-01-09 01:02 | 2018-01-09 00:51 | 42 | 11 | 22 | 191 | 225 | AR-9.80
A42956 | BP-SCR420HC | 28 | 2018-01-08 | B |  | 52 | 0 |  | 8 | YES | 150 | 윤석재 |  |  | 1082 | 15 |  | 2 |  |  | 55 | 2 |  |  | 양호 | 양호 | 양호 | 양호 | 양호 | 미정 |  |  | Y |  | 2018-01-09 01:53 | 2018-01-09 01:35 | 2018-01-09 05:05 | 2018-01-09 04:34 | 33 | 31 | 18 | 161 | 210 | AR-9.65
A42960 | BP-SCR420HC | 28 | 2018-01-08 | B |  | 53 | 0 | 외삽5 | 1 |  |  | 우설식 |  |  | 1080 | 16 |  | 3 | YES |  | 55 | 3 | YES |  | 양호 | 양호 | 양호 | 양호 | 양호 | 미정 |  |  | Y |  | 2018-01-09 05:47 | 2018-01-09 05:35 | 2018-01-09 08:50 | 2018-01-09 08:27 | 30 | 23 | 12 | 160 | 195 | PP 171128-04 215 C/N 깨짐
B42938 | AE1040M | 28 | 2018-01-09 | C |  | 54 | 0 |  | 2 |  |  |  | 김웅철 |  | 1088 | 17 |  | 1 |  |  | 55 | 1 |  | O | 양호 | 양호 | 양호 | 양호 | 양호 | 미정 |  |  | Y |  | 2018-01-09 09:55 | 2018-01-09 09:30 | 2018-01-09 13:10 | 2018-01-09 12:52 | 40 | 18 | 25 | 177 | 220 | AR-9.95
B42943 | AE15B35C | 28 | 2018-01-09 | A |  | 55 | 0 |  | 3 |  |  | 최용선 |  |  | 1145 | 18 |  | 2 |  |  | 55 | 2 |  |  | 양호 | 양호 | 양호 | 양호 | 양호 | 미정 |  |  | Y |  | 2018-01-09 15:20 | 2018-01-09 14:57 | 2018-01-09 18:45 | 2018-01-09 18:33 | 107 | 12 | 23 | 193 | 228 | AR-9.80
B42947 | AE15B35C | 28 | 2018-01-09 | A |  | 56 | 0 |  | 4 |  |  | 강상완 |  |  | 1130 | 19 | YES | 3 | YES |  | 55 | 3 | YES |  | 양호 | 양호 | 양호 | 양호 | 양호 | 미정 |  |  | Y |  | 2018-01-09 19:28 | 2018-01-09 19:12 | 2018-01-09 23:05 | 2018-01-09 22:45 | 27 | 20 | 16 | 197 | 233 | AR-10.35 조괴장4.8톤 작업
A42978 | SCM415C2 | 28 | 2018-01-09 | B |  | 57 | 0 |  | 5 |  |  |  | 윤석재 |  | 1082 | 1 |  | 1 |  |  | 65 | 1 |  | O | 양호 | 양호 | 양호 | 양호 | 양호 | 미정 |  |  | INGOT |  | 2018-01-10 00:33 | 2018-01-10 00:23 | 2018-01-10 03:00 | 2018-01-10 02:48 | 78 | 12 | 10 | 135 | 157 | AR-9.85
B42952 | SM45C | 28 | 2018-01-09 | B |  | 58 | 0 |  | 6 |  |  | 윤석재 |  |  | 1080 | 2 |  | 2 | YES |  | 65 | 2 | YES |  | 양호 | 양호 | 양호 | 양호 | 양호 | 미정 |  |  | Y |  | 2018-01-10 00:21 | 2018-01-10 03:50 | 2018-01-10 07:25 | 2018-01-10 07:20 | 50 | 5 | -209 | 419 | 215
C41526 | SM45C | 28 | 2018-01-10 | D |  | 59 | 0 |  | 7 | YES |  | 남태희 |  |  | 1101 | 3 |  | 1 |  |  | 55 | 1 |  | O | 양호 | 양호 | 양호 | 양호 | 양호 | 미정 |  |  | Y |  | 2018-01-10 08:34 | 2018-01-10 08:15 | 2018-01-10 11:45 | 2018-01-10 11:18 | 50 | 27 | 19 | 164 | 210
C41530 | SM45C | 28 | 2018-01-10 | D |  | 60 | 0 | 외삽6 | 1 |  |  | 남태희 |  |  | 1102 | 4 |  | 2 |  |  | 55 | 2 |  |  | 양호 | 양호 | 양호 | 양호 | 양호 | 미정 |  |  | Y |  | 2018-01-10 13:02 | 2018-01-10 12:40 | 2018-01-10 15:45 | 2018-01-10 15:35 | 55 | 10 | 22 | 154 | 185
C41534 | SWRCH45 | 28 | 2018-01-10 | A |  | 61 | 0 |  | 2 | [5 empty] | 1077 | 5 |  | 3 |  |  | 55 | 3 |  |  | 양호 | 양호 | 양호 | 양호 | 양호 | 미정 |  |  | Y |  | 2018-01-10 17:29 | 2018-01-10 17:10 | 2018-01-10 20:55 | 2018-01-10 19:46 | 85 | 69 | 19 | 137 | 225
C41538 | AE1541M | 28 | 2018-01-10 | B |  | 62 | 0 |  | 3 | [5 empty] | 1074 | 6 |  | 4 | YES |  | 55 | 4 | YES |  | 양호 | 양호 | 양호 | 양호 | 양호 | 미정 |  |  | Y |  | 2018-01-10 23:06 | 2018-01-10 22:50 | 2018-01-11 02:35 | 2018-01-11 01:55 | 115 | 40 | 16 | 168 | 225
A43000 | 42CRMO4MS | 28 | 2018-01-10 | B |  | 63 | 0 |  | 4 |  |  | 강상완 |  |  | 1132 | 7 |  | 1 |  |  | 55 | 1 |  |  | 양호 | 양호 | 양호 | 양호 | 양호 | 미정 |  |  | Y |  | 2018-01-11 00:31 | 2018-01-11 00:19 | 2018-01-11 03:45 | 2018-01-11 03:26 | 204 | 19 | 12 | 176 | 206 | AR-10.80
C41542 | AE1541M | 28 | 2018-01-10 | B |  | 63 | 0 |  | 4 |  |  | 윤석재 |  |  | 1088 | 7 |  | 1 |  |  | 55 | 1 |  | O | 양호 | 양호 | 양호 | 양호 | 양호 | 미정 |  |  | Y |  | 2018-01-11 03:25 | 2018-01-11 03:10 | 2018-01-11 06:15 | 2018-01-11 06:10 | 35 | 5 | 15 | 165 | 185
C41546 | AE1541M | 28 | 2018-01-11 | D |  | 64 | 0 |  | 5 |  |  | 남태희 |  |  | 1101 | 8 |  | 2 |  |  | 55 | 2 |  |  | 양호 | 양호 | 양호 | 양호 | 양호 | 미정 |  |  | Y |  | 2018-01-11 07:33 | 2018-01-11 07:15 | 2018-01-11 10:50 | 2018-01-11 10:37 | 60 | 13 | 18 | 184 | 215
C41550 | SUP9DM | 28 | 2018-01-11 | D |  | 65 | 0 |  | 6 |  |  | 남태희 |  |  | 1101 | 9 |  | 3 |  |  | 55 | 3 |  |  | 양호 | 양호 | 양호 | 양호 | 양호 | 미정 |  |  | Y |  | 2018-01-11 11:57 | 2018-01-11 11:40 | 2018-01-11 15:20 | 2018-01-11 14:43 | 50 | 37 | 17 | 166 | 220
C41554 | SUP9DM | 28 | 2018-01-11 | A |  | 66 | 0 |  | 7 | [5 empty] | 1079 | 10 |  | 4 | YES |  | 55 | 4 | YES |  | 양호 | 양호 | 양호 | 양호 | 양호 | 미정 |  |  | Y |  | 2018-01-11 16:14 | 2018-01-11 15:55 | 2018-01-11 19:35 | 2018-01-11 19:02 | 35 | 33 | 19 | 168 | 220
C41558 | SUP9DM | 28 | 2018-01-11 | A |  | 67 | 0 |  | 8 | [5 empty] | 1080 | 11 |  | 1 |  |  | 55 | 1 |  |  | 양호 | 양호 | 양호 | 양호 | 양호 | 미정 |  |  | Y |  | 2018-01-11 20:42 | 2018-01-11 20:20 | 2018-01-11 23:45 | 2018-01-11 23:20 | 45 | 25 | 22 | 158 | 205
C41562 | SUP9DM | 28 | 2018-01-11 | C |  | 68 | 0 |  | 9 | YES |  |  |  |  | 1060 | 12 |  | 2 |  |  | 55 | 2 |  |  | 양호 | 양호 | 양호 | 양호 | 양호 | 미정 |  |  | Y |  | 2018-01-12 00:59 | 2018-01-12 00:45 | 2018-01-12 04:10 | 2018-01-12 03:47 | 60 | 23 | 14 | 169 | 205
C41566 | AE1038M | 28 | 2018-01-12 | D |  | 69 | 0 |  | 1 | [5 empty] | 1065 | 13 |  | 3 |  |  | 55 | 3 |  |  | 양호 | 양호 | 양호 | 양호 | 양호 | 미정 |  |  | Y |  | 2018-01-12 06:25 | 2018-01-12 06:10 | 2018-01-12 09:45 | 2018-01-12 09:16 | 120 | 29 | 15 | 171 | 215
C41570 | AE1038M | 28 | 2018-01-12 | D |  | 70 | 0 |  | 2 |  |  | 남태희 |  |  | 1102 | 14 |  | 4 | YES |  | 55 | 4 | YES |  | 양호 | 양호 | 양호 | 양호 | 양호 | 미정 |  |  | Y |  | 2018-01-12 10:50 | 2018-01-12 10:35 | 2018-01-12 14:04 | 2018-01-12 13:37 | 50 | 27 | 15 | 167 | 209
C41573 | SF40CVM1 | 28 | 2018-01-12 | A |  | 71 | 0 |  | 3 |  |  | 남태희 |  |  | 1095 | 15 |  | 1 |  |  | 55 | 1 |  |  | 양호 | 양호 | 양호 | 양호 | 양호 | 미정 |  |  | N | 1 | 2018-01-12 15:05 | 2018-01-12 14:50 | 2018-01-12 18:30 | 2018-01-12 18:04 | 46 | 26 | 15 | 179 | 220
C41577 | SF40CVM1 | 28 | 2018-01-12 | A |  | 72 | 0 |  | 4 |  |  |  | 남태희 |  | 1087 | 16 |  | 2 |  |  | 55 | 2 |  |  | 양호 | 양호 | 양호 | 양호 | 양호 | 미정 |  |  | Y |  | 2018-01-12 19:45 | 2018-01-12 19:30 | 2018-01-12 22:55 | 2018-01-12 22:25 | 60 | 30 | 15 | 160 | 205
C41581 | SF40CVM1 | 28 | 2018-01-12 | C |  | 73 | 0 |  | 5 | [5 empty] | 1060 | 17 |  | 3 |  |  | 55 | 3 |  |  | 양호 | 양호 | 양호 | 양호 | 양호 | 미정 |  |  | Y |  | 2018-01-13 00:04 | 2018-01-12 23:50 | 2018-01-13 03:05 | 2018-01-13 02:52 | 55 | 13 | 14 | 168 | 195
C41584 | SM45CI7 | 28 | 2018-01-12 | C |  | 74 | 0 |  | 1 | [5 empty] | 1060 | 18 | YES | 4 | YES |  | 55 | 4 | YES |  | 양호 | 양호 | 양호 | 양호 | 양호 | 미정 |  |  | INGOT |  | 2018-01-13 03:56 | 2018-01-13 03:30 | 2018-01-13 06:25 | 2018-01-13 06:13 | 25 | 12 | 26 | 137 | 175 | P/P교체, 171123-01-204, 잔존:150mm
C41588 | 20MNNIVS6M | 28 | 2018-01-13 | D |  | 75 | 0 |  | 2 |  |  | 남태희 |  |  | 1101 | 1 |  | 1 |  |  | 55 | 1 |  |  | 양호 | 양호 | 양호 | 양호 | 양호 | 미정 |  |  | Y |  | 2018-01-13 08:56 | 2018-01-13 08:40 | 2018-01-13 11:40 | 2018-01-13 11:27 | 135 | 13 | 16 | 151 | 180 | W/B 잔존215
C41592 | SM20CB | 28 | 2018-01-13 | D |  | 76 | 0 |  | 3 |  |  | 남태희 |  |  | 1101 | 2 |  | 2 |  |  | 55 | 2 |  |  | 양호 | 양호 | 양호 | 양호 | 양호 | 미정 |  |  | Y |  | 2018-01-13 13:21 | 2018-01-13 13:00 | 2018-01-13 16:20 | 2018-01-13 16:03 | 80 | 17 | 21 | 163 | 200
C41596 | SM20CB | 28 | 2018-01-13 | B |  | 77 | 0 |  | 4 |  |  | 남문희 |  |  | 1091 | 3 |  | 3 |  |  | 55 | 3 |  |  | 양호 | 양호 | 양호 | 양호 | 양호 | 미정 |  |  | Y |  | 2018-01-13 17:27 | 2018-01-13 17:15 | 2018-01-13 20:30 | 2018-01-13 20:17 | 55 | 13 | 12 | 170 | 195
C41600 | SM20C | 28 | 2018-01-13 | B |  | 78 | 0 |  | 5 | YES |  |  | 남문희 |  | 1079 | 4 |  | 4 | YES |  | 55 | 4 | YES |  | 양호 | 양호 | 양호 | 양호 | 양호 | 미정 |  |  | Y |  | 2018-01-13 21:38 | 2018-01-13 21:20 | 2018-01-14 00:50 | 2018-01-14 00:27 | 50 | 23 | 18 | 169 | 210
C41604 | SM45CB | 28 | 2018-01-13 | C |  | 79 | 0 |  | 1 | [5 empty] | 1060 | 5 |  | 1 |  |  | 55 | 1 |  |  | 양호 | 양호 | 양호 | 양호 | 양호 | 미정 |  |  | Y |  | 2018-01-14 02:02 | 2018-01-14 01:55 | 2018-01-14 05:30 | 2018-01-14 05:15 | 65 | 15 | 7 | 193 | 215 | P/P교체, 171123-24-226, 잔존:150mm
C41608 | SM45C | 28 | 2018-01-14 | D |  | 80 | 0 |  | 2 | [5 empty] | 1062 | 6 |  | 2 |  |  | 55 | 2 |  |  | 양호 | 양호 | 양호 | 양호 | 양호 | 미정 |  |  | Y |  | 2018-01-14 06:23 | 2018-01-14 06:05 | 2018-01-14 09:35 | 2018-01-14 09:32 | 35 | 3 | 18 | 189 | 210
C41612 | XC48 | 28 | 2018-01-14 | D |  | 81 | 0 |  | 3 |  |  | 남태희 |  |  | 1101 | 7 |  | 3 | YES |  | 55 | 3 | YES |  | 양호 | 양호 | 양호 | 양호 | 양호 | 미정 |  |  | Y |  | 2018-01-14 10:42 | 2018-01-14 10:30 | 2018-01-14 13:50 | 2018-01-14 13:45 | 55 | 5 | 12 | 183 | 200
C41616 | SNCM438VI | 28 | 2018-01-14 | B |  | 82 | 0 |  | 4 |  |  | 남문희 |  |  | 1099 | 8 |  | 1 |  |  | 55 | 1 |  | O | 양호 | 양호 | 양호 | 양호 | 양호 | 미정 |  |  | INGOT |  | 2018-01-14 14:46 | 2018-01-14 14:35 | 2018-01-14 18:30 | 2018-01-14 17:29 | 45 | 61 | 11 | 163 | 235
C41620 | AE15B36D2 | 28 | 2018-01-14 | B |  | 83 | 0 |  | 5 |  |  |  | 남문희 |  | 1089 | 9 |  | 2 |  |  | 55 | 2 |  |  | 양호 | 양호 | 양호 | 양호 | 양호 | 미정 |  |  | Y |  | 2018-01-14 19:08 | 2018-01-14 18:55 | 2018-01-14 22:30 | 2018-01-14 22:15 | 25 | 15 | 13 | 187 | 215 | S/B, 과침식으로 대보수 처리함
B43240 | AE4140Q | 28 | 2018-01-23 | B | LADLE 대보수 첫회 | 1 | 0 | 내삽 | 1 |  |  | 강상완 |  |  | 1236 | 1 |  | 1 | YES |  | 55 | 1 | YES | O | 양호 | 양호 | 양호 | 양호 | 양호 | 미정 |  |  | Y |  | 2018-01-23 07:16 | 2018-01-23 06:58 | 2018-01-23 11:00 | 2018-01-23 10:32 | 12028 | 28 | 18 | 196 | 242 | CN지금 | 8 | 2018-01-21 11:00 | 2018-01-23 01:20 | 2300 | 840 | 40 | 5 | 2018-01-23 02:00 | 2018-01-23 06:58 | 298 | 1236 | 202 | 206 | 259 | 18
B43244 | SM35CH | 28 | 2018-01-23 | B |  | 2 | 0 |  | 2 |  |  | 우설식 | 우설식 |  | 1088 | 2 |  | 1 |  |  | 55 | 1 |  | O | 양호 | 양호 | 양호 | 양호 | 양호 | 미정 |  |  | Y |  | 2018-01-23 11:37 | 2018-01-23 11:20 | 2018-01-23 15:27 | 2018-01-23 15:05 | 20 | 22 | 17 | 207 | 247 | AR-10.2
B43248 | SM35C | 28 | 2018-01-23 | D |  | 3 | 0 |  | 3 |  |  | 송의섭 |  |  | 1086 | 3 |  | 2 |  |  | 55 | 2 |  |  | 양호 | 양호 | 양호 | 양호 | 양호 | 미정 |  |  | Y |  | 2018-01-23 16:05 | 2018-01-23 15:40 | 2018-01-23 19:25 | 2018-01-23 19:13 | 13 | 12 | 25 | 188 | 225
B43252 | SM53C | 28 | 2018-01-23 | D |  | 4 | 0 |  | 4 |  |  | 송의섭 |  |  | 1086 | 4 |  | 3 |  |  | 55 | 3 |  |  | 양호 | 양호 | 양호 | 양호 | 양호 | 미정 |  |  | Y |  | 2018-01-23 20:39 | 2018-01-23 20:10 | 2018-01-23 23:54 | 2018-01-23 23:38 | 45 | 16 | 29 | 179 | 224
B43256 | SM53CM | 28 | 2018-01-23 | A |  | 5 | 0 |  | 5 |  |  | 강상완 |  |  | 1131 | 5 |  | 4 | YES |  | 55 | 4 | YES |  | 양호 | 양호 | 양호 | 양호 | 양호 | 미정 |  |  | Y |  | 2018-01-24 00:36 | 2018-01-24 00:30 | 2018-01-24 04:03 | 2018-01-24 03:42 | 36 | 21 | 6 | 187 | 213
B43260 | 42CRMO4MS2 | 28 | 2018-01-23 | A |  | 6 | 0 |  | 6 |  |  | 강상완 |  |  | 1136 | 6 |  | 1 |  |  | 55 | 1 |  |  | 양호 | 양호 | 양호 | 양호 | 양호 | 미정 |  |  | Y |  | 2018-01-24 04:29 | 2018-01-24 04:16 | 2018-01-24 08:50 | 2018-01-24 08:19 | 13 | 31 | 13 | 229 | 274 | AR-10.35
A43272 | 42CRMO4MS | 28 | 2018-01-24 | B |  | 7 | 0 |  | 7 | [5 empty] | 1077 | 7 |  | 2 |  |  | 55 | 2 |  |  | 양호 | 양호 | 양호 | 양호 | 양호 | 미정 |  |  | Y |  | 2018-01-24 09:17 | 2018-01-24 09:07 | 2018-01-24 13:30 | 2018-01-24 13:06 | 17 | 24 | 10 | 228 | 263 | AR-10.1
A43276 | 42CRMO4MS | 28 | 2018-01-24 | D |  | 8 | 0 |  | 8 | [5 empty] | 1086 | 8 |  | 3 |  |  | 55 | 3 |  |  | 양호 | 양호 | 양호 | 양호 | 양호 | 미정 |  |  | Y |  | 2018-01-24 14:40 | 2018-01-24 14:25 | 2018-01-24 18:07 | 2018-01-24 17:47 | 55 | 20 | 15 | 187 | 222 | AR-10.2
A43280 | BP-SCR420H1V | 28 | 2018-01-24 | D |  | 9 | 0 |  | 9 |  |  | 송의섭 |  |  | 1086 | 9 |  | 4 | YES |  | 55 | 4 | YES |  | 양호 | 양호 | 양호 | 양호 | 양호 | 미정 |  |  | Y |  | 2018-01-24 18:56 | 2018-01-24 18:35 | 2018-01-24 22:54 | 2018-01-24 22:35 | 28 | 19 | 21 | 219 | 259
A43284 | BP-SCR420H1V | 28 | 2018-01-24 | A |  | 10 | 0 |  | 10 | [5 empty] | 1141 | 10 |  | 1 |  |  | 55 | 1 |  |  | 양호 | 양호 | 양호 | 양호 | 양호 | 미정 |  |  | Y |  | 2018-01-24 23:31 | 2018-01-24 23:14 | 2018-01-25 03:00 | 2018-01-25 02:34 | 20 | 26 | 17 | 182 | 226 | AR-9.25
A43288 | AE1055M1 | 28 | 2018-01-24 | A |  | 11 | 0 |  | 11 | [5 empty] | 1142 | 11 |  | 2 |  |  | 55 | 2 |  |  | 양호 | 양호 | 양호 | 양호 | 양호 | 미정 |  |  | Y |  | 2018-01-25 03:37 | 2018-01-25 03:22 | 2018-01-25 07:18 | 2018-01-25 07:01 | 22 | 17 | 15 | 204 | 236 | AR-9.8
A43292 | SMN430M8 | 28 | 2018-01-25 | C |  | 12 | 0 |  | 12 | YES |  | 윤호철 | 김웅철 |  | 1089 | 12 |  | 3 | YES |  | 55 | 3 | YES |  | 양호 | 양호 | 양호 | 양호 | 양호 | 미정 |  |  | INGOT |  | 2018-01-25 07:43 | 2018-01-25 07:30 | 2018-01-25 10:30 | 2018-01-25 10:22 | 12 | 8 | 13 | 159 | 180 | AR-10.3 C/N지금 융착 하부교체함
A43295 | AE1055M1 | 28 | 2018-01-25 | C |  | 13 | 0 | 외삽1 | 1 |  |  | 윤호철 | 김웅철 |  | 1124 | 13 |  | 1 |  |  | 55 | 1 |  | O | 양호 | 양호 | 양호 | 양호 | 양호 | 미정 |  |  | Y |  | 2018-01-25 11:26 | 2018-01-25 10:50 | 2018-01-25 14:42 | 2018-01-25 14:05 | 20 | 37 | 36 | 160 | 232 | AR-10.65
B43290 | SCR420HB | 28 | 2018-01-25 | D |  | 14 | 0 |  | 2 |  |  | 송의섭 |  |  | 1087 | 14 |  | 2 |  |  | 55 | 2 |  |  | 양호 | 양호 | 양호 | 양호 | 양호 | 미정 |  |  | Y |  | 2018-01-25 15:19 | 2018-01-25 15:05 | 2018-01-25 18:40 | 2018-01-25 18:28 | 23 | 12 | 14 | 188 | 215
A43303 | SCR420HB2 | 28 | 2018-01-25 | D |  | 15 | 0 |  | 3 |  |  | 송의섭 |  |  | 1087 | 15 |  | 3 |  |  | 55 | 3 |  |  | 양호 | 양호 | 양호 | 양호 | 양호 | 미정 |  |  | Y |  | 2018-01-25 19:55 | 2018-01-25 19:30 | 2018-01-25 23:10 | 2018-01-25 22:41 | 50 | 29 | 25 | 166 | 220
A43307 | SCR420HB2 | 28 | 2018-01-25 | A |  | 16 | 0 |  | 4 |  |  | 송의섭 |  |  | 1150 | 16 |  | 4 | YES |  | 55 | 4 | YES |  | 양호 | 양호 | 양호 | 양호 | 양호 | 미정 |  |  | Y |  | 2018-01-26 00:14 | 2018-01-25 23:45 | 2018-01-26 03:27 | 2018-01-26 02:42 | 35 | 45 | 29 | 149 | 222 | AR-9.75
A43311 | SMN430M8 | 28 | 2018-01-25 | A |  | 17 | 0 |  | 5 | [5 empty] | 1120 | 17 |  | 1 |  |  | 55 | 1 |  |  | 양호 | 양호 | 양호 | 양호 | 양호 | 미정 |  |  | INGOT |  | 2018-01-26 04:54 | 2018-01-26 04:27 | 2018-01-26 07:28 | 2018-01-26 07:11 | 60 | 17 | 27 | 137 | 181 | AR-9.7
A43314 | 30MNB5M | 28 | 2018-01-26 | C |  | 18 | 0 |  | 6 |  |  | 최용선 |  |  | 1093 | 18 |  | 2 |  |  | 55 | 2 |  |  | 양호 | 양호 | 양호 | 양호 | 양호 | 미정 |  |  | Y |  | 2018-01-26 08:13 | 2018-01-26 08:00 | 2018-01-26 11:58 | 2018-01-26 11:26 | 32 | 32 | 13 | 194 | 238 | AR-10.05
A43318 | AE1055LS | 28 | 2018-01-26 | C |  | 19 | 0 |  | 7 |  |  | 윤호철 | 김웅철 |  | 1095 | 19 |  | 3 |  |  | 55 | 3 |  |  | 양호 | 양호 | 양호 | 양호 | 양호 | 미정 |  |  | Y |  | 2018-01-26 13:14 | 2018-01-26 13:00 | 2018-01-26 16:48 | 2018-01-26 16:19 | 62 | 29 | 14 | 185 | 228 | AR-10.3
A43322 | AE1055LS | 28 | 2018-01-26 | D |  | 20 | 0 |  | 8 |  |  | 송의섭 |  |  | 1086 | 20 | YES | 4 | YES |  | 55 | 4 | YES |  | 양호 | 양호 | 양호 | 양호 | 양호 | 미정 |  |  | Y |  | 2018-01-26 17:48 | 2018-01-26 17:30 | 2018-01-26 21:13 | 2018-01-26 20:51 | 42 | 22 | 18 | 184 | 223
A43326 | SP-AE1055LS | 28 | 2018-01-26 | B |  | 21 | 0 |  | 9 |  |  | 장신일 |  |  | 1078 | 1 |  | 1 |  |  | 55 | 1 |  | O | 양호 | 양호 | 양호 | 양호 | 양호 | 미정 |  |  | Y |  | 2018-01-26 22:18 | 2018-01-26 22:08 | 2018-01-27 01:37 | 2018-01-27 01:09 | 55 | 28 | 10 | 172 | 209
A43330 | SP-AE1055LS | 28 | 2018-01-26 | B |  | 22 | 0 |  | 10 |  |  | 윤석재 |  |  | 1085 | 2 |  | 2 |  |  | 55 | 2 |  |  | 양호 | 양호 | 양호 | 양호 | 양호 | 미정 |  |  | Y |  | 2018-01-27 02:32 | 2018-01-27 02:10 | 2018-01-27 05:50 | 2018-01-27 05:24 | 33 | 25 | 22 | 173 | 220 | AR-9.8
A43334 | SPS7 | 28 | 2018-01-27 | C |  | 23 | 0 |  | 11 |  |  | 최용선 |  |  | 1087 | 3 |  | 3 | NO |  | 55 | 3 |  |  | 양호 | 양호 | 양호 | 양호 | 양호 | 미정 |  |  | Y |  | 2018-01-27 06:35 | 2018-01-27 06:18 | 2018-01-27 10:10 | 2018-01-27 10:02 | 28 | 8 | 17 | 207 | 232 | AR-10.3
A43338 | SPS7 | 28 | 2018-01-27 | C |  | 24 | 0 |  | 12 | YES |  | 윤호철 | 김웅철 |  | 1078 | 4 |  | 4 | YES |  | 55 | 4 | YES |  | 양호 | 양호 | 양호 | 양호 | 양호 | 미정 |  |  | Y |  | 2018-01-27 10:58 | 2018-01-27 10:41 | 2018-01-27 14:32 | 2018-01-27 14:16 | 31 | 16 | 17 | 197 | 231 | AR-9.8
A43342 | SMN440 | 28 | 2018-01-27 | D |  | 25 | 0 | 외삽2 | 1 |  |  |  | 장신일 |  | 1087 | 5 |  | 1 |  |  | 55 | 1 |  |  | 양호 | 양호 | 양호 | 양호 | 양호 | 미정 |  |  | Y |  | 2018-01-27 15:56 | 2018-01-27 15:27 | 2018-01-27 19:25 | 2018-01-27 19:01 | 55 | 24 | 29 | 184 | 238 | P/P 171116-03-171
A43346 | SMN440 | 28 | 2018-01-27 | D |  | 26 | 0 |  | 2 |  |  | 장신일 |  |  | 1087 | 6 |  | 2 |  |  | 55 | 2 |  |  | 양호 | 양호 | 양호 | 양호 | 양호 | 미정 |  |  | Y |  | 2018-01-27 20:23 | 2018-01-27 20:00 | 2018-01-27 23:40 | 2018-01-27 23:18 | 35 | 22 | 23 | 175 | 220
A43350 | AE1055LS | 28 | 2018-01-27 | B |  | 27 | 0 |  | 3 |  |  | 윤석재 |  |  | 1089 | 7 |  | 3 |  |  | 55 | 3 |  |  | 양호 | 양호 | 양호 | 양호 | 양호 | 미정 |  |  | Y |  | 2018-01-28 00:49 | 2018-01-28 00:26 | 2018-01-28 04:05 | 2018-01-28 03:41 | 46 | 24 | 23 | 172 | 219 | AR-9.8
A43354 | SP-AE1055LS | 28 | 2018-01-27 | B |  | 28 | 0 |  | 4 | [5 empty] | 1078 | 8 |  | 4 | YES |  | 55 | 4 | YES |  | 양호 | 양호 | 양호 | 양호 | 양호 | 미정 |  |  | Y |  | 2018-01-28 05:06 | 2018-01-28 04:52 | 2018-01-28 08:43 | 2018-01-28 07:55 | 47 | 48 | 14 | 169 | 231 | AR-9.6
A43358 | SP-AE1055LS | 28 | 2018-01-28 | C |  | 29 | 0 |  | 5 |  |  | 윤호철 | 김웅철 |  | 1091 | 9 |  | 1 |  |  | 55 | 1 |  |  | 양호 | 양호 | 양호 | 양호 | 양호 | 미정 |  |  | Y |  | 2018-01-28 09:30 | 2018-01-28 09:18 | 2018-01-28 12:33 | 2018-01-28 12:10 | 35 | 23 | 12 | 161 | 195 | AR-10.7
A43362 | SCR420HB2 | 28 | 2018-01-28 | C |  | 30 | 0 |  | 6 |  |  | 윤호철 | 김웅철 |  | 1081 | 10 |  | 2 |  |  | 55 | 2 |  |  | 양호 | 양호 | 양호 | 양호 | 양호 | 미정 |  |  | Y |  | 2018-01-28 13:47 | 2018-01-28 13:18 | 2018-01-28 17:30 | 2018-01-28 16:51 | 45 | 39 | 29 | 184 | 252 | AR-10.8
A43366 | SCR420HB2 | 28 | 2018-01-28 | A |  | 31 | 0 |  | 7 |  |  | 김웅철 |  |  | 1098 | 11 |  | 3 | YES |  | 55 | 3 | YES |  | 양호 | 양호 | 양호 | 양호 | 양호 | 미정 |  |  | Y |  | 2018-01-28 18:19 | 2018-01-28 17:55 | 2018-01-28 22:05 | 2018-01-28 21:44 | 25 | 21 | 24 | 206 | 250 | AR-10.4 플레이트면침식
A43370 | SCR420HB2 | 28 | 2018-01-28 | B |  | 32 | 0 |  | 8 |  |  | 윤석재 |  |  | 1082 | 12 |  | 1 |  |  | 55 | 1 |  | O | 양호 | 양호 | 양호 | 양호 | 양호 | 미정 |  |  | Y |  | 2018-01-28 22:41 | 2018-01-28 22:25 | 2018-01-29 02:00 | 2018-01-29 01:44 | 20 | 16 | 16 | 183 | 215 | AR-10
A43374 | SCR420HB2 | 28 | 2018-01-28 | B |  | 33 | 0 |  | 9 |  |  | 윤석재 |  |  | 1090 | 13 |  | 2 |  |  | 55 | 2 |  |  | 양호 | 양호 | 양호 | 양호 | 양호 | 미정 |  |  | Y |  | 2018-01-29 02:41 | 2018-01-29 02:35 | 2018-01-29 06:05 | 2018-01-29 05:42 | 35 | 23 | 6 | 181 | 210 | AR-9.5
A43378 | STB2 | 28 | 2018-01-29 | C |  | 34 | 0 |  | 10 |  |  | 최용선 | 김웅철 |  | 1095 | 14 |  | 3 |  |  | 55 | 3 |  |  | 양호 | 양호 | 양호 | 양호 | 양호 | 미정 |  |  | Y |  | 2018-01-29 06:45 | 2018-01-29 06:28 | 2018-01-29 10:45 | 2018-01-29 10:25 | 23 | 20 | 17 | 220 | 257 | AR-10.7
A43382 | STB2 | 28 | 2018-01-29 | C |  | 35 | 0 |  | 11 | YES | 150 | 윤호철 | 김웅철 |  | 1096 | 15 |  | 4 | YES |  | 55 | 4 | YES |  | 양호 | 양호 | 양호 | 양호 | 양호 | 미정 |  |  | Y |  | 2018-01-29 12:52 | 2018-01-29 12:35 | 2018-01-29 16:25 | 2018-01-29 15:58 | 110 | 27 | 17 | 187 | 230
A43386 | SP-STB2 | 28 | 2018-01-29 | A |  | 36 | 0 | 외삽3 | 1 | [5 empty] | 1092 | 16 |  | 1 |  |  | 55 | 1 |  |  | 양호 | 양호 | 양호 | 양호 | 양호 | 미정 |  |  | Y |  | 2018-01-29 16:55 | 2018-01-29 16:50 | 2018-01-29 20:45 | 2018-01-29 20:25 | 25 | 20 | 5 | 209 | 235 | P/P 11-30-6(239)
A43390 | STB3D | 28 | 2018-01-29 | A |  | 37 | 0 |  | 2 |  |  | 강상완 |  |  | 1126 | 17 |  | 2 |  |  | 55 | 2 |  |  | 양호 | 양호 | 양호 | 양호 | 양호 | 미정 |  |  | Y |  | 2018-01-29 21:16 | 2018-01-29 21:10 | 2018-01-30 00:40 | 2018-01-30 00:10 | 25 | 30 | 6 | 174 | 210 | AR-8.9
A43394 | STB3D | 28 | 2018-01-29 | B |  | 38 | 0 |  | 3 |  |  | 윤석재 |  |  | 1085 | 18 |  | 3 |  |  | 55 | 3 |  |  | 양호 | 양호 | 양호 | 양호 | 양호 | 미정 |  |  | Y |  | 2018-01-30 01:51 | 2018-01-30 01:35 | 2018-01-30 05:00 | 2018-01-30 04:47 | 55 | 13 | 16 | 176 | 205 | AR-10.6
A43398 | STB3D | 28 | 2018-01-30 | B |  | 39 | 0 |  | 4 |  |  | 윤석재 |  |  | 1087 | 19 | YES | 4 | YES |  | 55 | 4 | YES |  | 양호 | 양호 | 양호 | 양호 | 양호 | 미정 |  |  | Y |  | 2018-01-30 06:02 | 2018-01-30 05:34 | 2018-01-30 09:25 | 2018-01-30 09:11 | 34 | 14 | 28 | 189 | 231 | AR-9.9
A43402 | STB3D | 28 | 2018-01-30 | D |  | 40 | 0 |  | 5 |  |  | 장신일 |  |  | 1086 | 1 |  | 1 |  |  | 55 | 1 |  |  | 양호 | 양호 | 양호 | 양호 | 양호 | 미정 |  |  | Y |  | 2018-01-30 10:40 | 2018-01-30 10:18 | 2018-01-30 14:28 | 2018-01-30 13:43 | 53 | 45 | 22 | 183 | 250
B43394 | SCR420HB | 28 | 2018-01-30 | A |  | 41 | 0 |  | 6 |  |  | 강상완 |  |  | 1136 | 2 |  | 2 |  |  | 55 | 2 |  |  | 양호 | 양호 | 양호 | 양호 | 양호 | 미정 |  |  | Y |  | 2018-01-30 14:54 | 2018-01-30 14:48 | 2018-01-30 18:30 | 2018-01-30 18:13 | 20 | 17 | 6 | 198 | 222 | AR-9.4
B43398 | SCR420HB | 28 | 2018-01-30 | A |  | 42 | 0 |  | 7 | [5 empty] | 1138 | 3 |  | 3 | YES |  | 55 | 3 | YES |  | 양호 | 양호 | 양호 | 양호 | 양호 | 미정 |  |  | Y |  | 2018-01-30 19:25 | 2018-01-30 19:05 | 2018-01-30 23:35 | 2018-01-30 22:29 | 35 | 66 | 20 | 184 | 270 | AR-9.3
B43400 | AE4130MI7 | 28 | 2018-01-30 | B |  | 43 | 0 |  | 8 |  |  | 강상완 |  |  | 1086 | 4 |  | 1 |  |  | 55 | 1 |  | O | 양호 | 양호 | 양호 | 양호 | 양호 | 미정 |  |  | INGOT |  | 2018-01-30 21:26 | 2018-01-31 01:00 | 2018-01-31 04:28 | 2018-01-31 03:34 | 85 | 54 | -214 | 368 | 208 | AR-10.45 연주중단으로 조괴장으로변경 래들교체 12호>28호
A43419 | STB2 | 28 | 2018-01-30 | B |  | 44 | 0 |  | 9 | YES |  | 강상완 | 윤석재 |  | 1080 | 5 |  | 2 |  |  | 55 | 2 |  |  | 양호 | 양호 | 양호 | 양호 | 양호 | 미정 |  |  | Y |  | 2018-01-31 04:42 | 2018-01-31 04:18 | 2018-01-31 08:11 | 2018-01-31 07:41 | 283 | 30 | 24 | 180 | 233 | AR-9.1
A43423 | STB2 | 28 | 2018-01-31 | D |  | 45 | 0 | 외삽4 | 1 |  |  |  | 장신일 |  | 1087 | 6 |  | 3 |  |  | 55 | 3 |  |  | 양호 | 양호 | 양호 | 양호 | 양호 | 미정 |  |  | N | 1 | 2018-01-31 09:13 | 2018-01-31 08:48 | 2018-01-31 12:40 | 2018-01-31 12:18 | 37 | 23 | 25 | 185 | 232 | P/P12-1-5-213
A43427 | STB2 | 28 | 2018-01-31 | D |  | 46 | 0 |  | 2 |  |  | 장신일 |  |  | 1087 | 7 |  | 4 | YES |  | 55 | 4 | YES |  | 양호 | 양호 | 양호 | 양호 | 양호 | 미정 |  |  | Y |  | 2018-01-31 13:37 | 2018-01-31 13:12 | 2018-01-31 16:55 | 2018-01-31 16:35 | 32 | 20 | 25 | 178 | 223
A43431 | AE1055LS | 28 | 2018-01-31 | A |  | 47 | 0 |  | 3 |  |  | 송의섭 |  |  | 1130 | 8 |  | 1 |  |  | 55 | 1 |  |  | 양호 | 양호 | 양호 | 양호 | 양호 | 미정 |  |  | Y |  | 2018-01-31 17:42 | 2018-01-31 17:34 | 2018-01-31 21:36 | 2018-01-31 21:22 | 39 | 14 | 8 | 220 | 242 | AR-9.65
A43435 | AE1055LS | 28 | 2018-01-31 | C |  | 48 | 0 |  | 4 |  |  | 윤호철 |  |  | 1095 | 9 |  | 2 |  |  | 55 | 2 |  |  | 양호 | 양호 | 양호 | 양호 | 양호 | 미정 |  |  | Y |  | 2018-01-31 22:26 | 2018-01-31 22:13 | 2018-02-01 01:40 | 2018-02-01 01:27 | 37 | 13 | 13 | 182 | 207 | AR-10.1
A43439 | AE1055LS | 28 | 2018-01-31 | C |  | 49 | 0 |  | 5 |  |  | 윤호철 | 김웅철 |  | 1094 | 10 |  | 3 |  |  | 55 | 3 |  |  | 양호 | 양호 | 양호 | 양호 | 양호 | 미정 |  |  | Y |  | 2018-02-01 02:29 | 2018-02-01 02:15 | 2018-02-01 05:49 | 2018-02-01 05:34 | 35 | 15 | 14 | 185 | 214 | AR-10.5
A43443 | KSG4120H | 28 | 2018-02-01 | D |  | 50 | 0 |  | 6 |  |  |  | 장신일 |  | 1087 | 11 |  | 4 | YES |  | 55 | 4 | YES |  | 양호 | 양호 | 양호 | 양호 | 양호 | 미정 |  |  | Y |  | 2018-02-01 06:55 | 2018-02-01 06:30 | 2018-02-01 10:12 | 2018-02-01 09:52 | 41 | 20 | 25 | 177 | 222
C42042 | SM50CM | 28 | 2018-02-02 | D |  | 51 | 0 |  | 7 | [5 empty] | 1054 | 12 |  | 1 |  |  | 55 | 1 |  | O | 양호 | 양호 | 양호 | 양호 | 양호 | 미정 |  |  | Y |  | 2018-02-02 10:53 | 2018-02-02 10:30 | 2018-02-02 14:15 | 2018-02-02 13:55 | 1458 | 20 | 23 | 182 | 225
C42046 | SM50CM | 28 | 2018-02-02 | B |  | 52 | 0 |  | 8 |  |  | 남문희 |  |  | 1097 | 13 |  | 2 |  |  | 55 | 2 |  |  | 양호 | 양호 | 양호 | 양호 | 양호 | 미정 |  |  | Y |  | 2018-02-02 15:16 | 2018-02-02 15:10 | 2018-02-02 18:40 | 2018-02-02 18:31 | 55 | 9 | 6 | 194 | 210
C42050 | SNCM438VI | 28 | 2018-02-02 | B |  | 53 | 0 |  | 1 |  |  | 남문희 |  |  | 1088 | 14 |  | 3 | NO |  | 55 | 3 | NO |  | 양호 | 양호 | 양호 | 양호 | 양호 | 미정 |  |  | INGOT |  | 2018-02-02 19:45 | 2018-02-02 19:30 | 2018-02-02 22:45 | 2018-02-02 22:26 | 50 | 19 | 15 | 161 | 195 | PP 171120-02-237
C42053 | AE1541M4 | 28 | 2018-02-02 | C |  | 54 | 0 |  | 2 | [5 empty] | 1060 | 15 |  | 4 | YES |  | 55 | 4 | YES | O | 양호 | 양호 | 양호 | 양호 | 양호 | 미정 |  |  | N | 1 | 2018-02-02 23:17 | 2018-02-02 23:10 | 2018-02-03 02:50 | 2018-02-03 02:31 | 25 | 19 | 8 | 193 | 220
C42057 | SCM440I | 28 | 2018-02-02 | C |  | 55 | 0 |  | 3 | [5 empty] | 1060 | 16 |  | 1 |  |  | 65 | 1 |  | O | 양호 | 양호 | 양호 | 양호 | 양호 | 미정 |  |  | INGOT |  | 2018-02-03 04:06 | 2018-02-03 03:40 | 2018-02-03 07:30 | 2018-02-03 06:27 | 50 | 63 | 26 | 141 | 230
C42061 | SM10C | 28 | 2018-02-03 | D |  | 56 | 0 |  | 4 |  |  | 남태희 |  |  | 1101 | 17 |  | 1 | YES |  | 55 | 1 | YES | O | 양호 | 양호 | 양호 | 양호 | 양호 | 미정 |  |  | Y |  | 2018-02-03 08:38 | 2018-02-03 08:15 | 2018-02-03 11:30 | 2018-02-03 11:28 | 45 | 2 | 23 | 170 | 195
C42065 | SM10C | 28 | 2018-02-03 | D |  | 57 | 0 |  | 5 |  |  | 남태희 |  |  | 1101 | 18 |  | 2 |  |  | 55 | 2 |  |  | 양호 | 양호 | 양호 | 양호 | 양호 | 미정 |  |  | Y |  | 2018-02-03 12:47 | 2018-02-03 12:40 | 2018-02-03 16:10 | 2018-02-03 15:56 | 70 | 14 | 7 | 189 | 210
C42069 | SM10C | 28 | 2018-02-03 | B |  | 58 | 0 |  | 6 |  |  | 남문희 |  |  | 1095 | 19 |  | 3 |  |  | 55 | 3 |  |  | 양호 | 양호 | 양호 | 양호 | 양호 | 미정 |  |  | Y |  | 2018-02-03 17:25 | 2018-02-03 17:15 | 2018-02-03 20:50 | 2018-02-03 20:29 | 65 | 21 | 10 | 184 | 215
C42073 | SCM420H2 | 28 | 2018-02-03 | B |  | 59 | 0 |  | 7 |  |  |  | 남문희 |  | 1086 | 20 | YES | 4 | YES |  | 55 | 4 | YES |  | 양호 | 양호 | 양호 | 양호 | 양호 | 미정 |  |  | Y |  | 2018-02-03 21:53 | 2018-02-03 21:40 | 2018-02-04 01:10 | 2018-02-04 00:49 | 50 | 21 | 13 | 176 | 210
C42077 | SNCM438VI | 28 | 2018-02-03 | C |  | 60 | 0 |  | 8 | [5 empty] | 1060 | 1 |  | 1 |  |  | 55 | 1 |  |  | 양호 | 양호 | 양호 | 양호 | 양호 | 미정 |  |  | INGOT |  | 2018-02-04 02:22 | 2018-02-04 02:15 | 2018-02-04 05:10 | 2018-02-04 04:50 | 65 | 20 | 7 | 148 | 175 | T/N 교체, 잔존:250mm
C42081 | AE1050M2 | 28 | 2018-02-04 | A |  | 61 | 0 |  | 9 | [5 empty] | 1060 | 2 |  | 2 |  |  | 55 | 2 |  |  | 양호 | 양호 | 양호 | 양호 | 양호 | 미정 |  |  | N | 1 | 2018-02-04 06:45 | 2018-02-04 06:35 | 2018-02-04 10:15 | 2018-02-04 09:58 | 85 | 17 | 10 | 193 | 220
C42085 | AE1050M2 | 28 | 2018-02-04 | A |  | 62 | 0 |  | 10 | [5 empty] | 1078 | 3 |  | 3 |  |  | 55 | 3 |  |  | 양호 | 양호 | 양호 | 양호 | 양호 | 미정 |  |  | Y |  | 2018-02-04 11:07 | 2018-02-04 11:00 | 2018-02-04 15:00 | 2018-02-04 14:32 | 45 | 28 | 7 | 205 | 240
C42088 | SM20CB | 28 | 2018-02-04 | B |  | 63 | 0 |  | 11 | YES | 150 | 남문희 |  |  | 1062 | 4 |  | 1 |  |  | 55 | 1 |  | O | 양호 | 양호 | 양호 | 양호 | 양호 | 미정 |  |  | Y |  | 2018-02-04 15:38 | 2018-02-04 15:20 | 2018-02-04 19:45 | 2018-02-04 18:58 | 20 | 47 | 18 | 200 | 265
C42092 | SM20CB | 28 | 2018-02-04 | B |  | 64 | 0 | 외삽6 | 1 |  |  |  | 남문희 |  | 1070 | 5 |  | 2 |  |  | 55 | 2 |  |  | 양호 | 양호 | 양호 | 양호 | 양호 | 미정 |  |  | Y |  | 2018-02-04 20:24 | 2018-02-04 20:05 | 2018-02-04 23:30 | 2018-02-04 23:06 | 20 | 24 | 19 | 161 | 205 | PP 171120-08-228
C42096 | SM20C | 28 | 2018-02-04 | C |  | 65 | 0 |  | 2 | [5 empty] | 1060 | 6 |  | 3 |  |  | 55 | 3 |  |  | 양호 | 양호 | 양호 | 양호 | 양호 | 미정 |  |  | Y |  | 2018-02-05 00:35 | 2018-02-05 00:20 | 2018-02-05 03:50 | 2018-02-05 03:35 | 50 | 15 | 15 | 180 | 210
C42100 | SCR440B1 | 28 | 2018-02-04 | C |  | 66 | 0 |  | 3 | [5 empty] | 1060 | 7 |  | 4 | YES |  | 55 | 4 | YES |  | 양호 | 양호 | 양호 | 양호 | 양호 | 미정 |  |  | Y |  | 2018-02-05 05:15 | 2018-02-05 05:05 | 2018-02-05 08:40 | 2018-02-05 08:30 | 75 | 10 | 10 | 195 | 215
C42104 | SCR440B1 | 28 | 2018-02-05 | A |  | 67 | 0 |  | 4 | [5 empty] | 1077 | 8 |  | 1 |  |  | 55 | 1 |  |  | 양호 | 양호 | 양호 | 양호 | 양호 | 미정 |  |  | Y |  | 2018-02-05 09:31 | 2018-02-05 09:25 | 2018-02-05 13:40 | 2018-02-05 13:17 | 45 | 23 | 6 | 226 | 255
C42108 | SM45CI | 28 | 2018-02-05 | B |  | 68 | 0 |  | 5 | [5 empty] | 1086 | 9 |  | 2 |  |  | 55 | 2 |  |  | 양호 | 양호 | 양호 | 양호 | 양호 | 미정 |  |  | INGOT |  | 2018-02-05 14:38 | 2018-02-05 14:30 | 2018-02-05 17:30 | 2018-02-05 17:09 | 50 | 21 | 8 | 151 | 180
C42111 | SPS5DM | 28 | 2018-02-05 | B |  | 69 | 0 |  | 6 | YES |  | 윤석재 |  |  | 1080 | 10 |  | 1 |  |  | 55 | 1 |  | O | 양호 | 양호 | 양호 | 양호 | 양호 | 미정 |  |  | Y |  | 2018-02-05 18:45 | 2018-02-05 18:30 | 2018-02-05 22:25 | 2018-02-05 22:09 | 60 | 16 | 15 | 204 | 235
C42115 | SCM440HF | 28 | 2018-02-05 | D |  | 70 | 0 |  | 1 |  |  | 남태희 |  |  | 1101 | 11 |  | 2 |  |  | 55 | 2 |  |  | 양호 | 양호 | 양호 | 양호 | 양호 | 미정 |  |  | Y |  | 2018-02-05 23:44 | 2018-02-05 23:30 | 2018-02-06 03:20 | 2018-02-06 02:54 | 65 | 26 | 14 | 190 | 230 | P/P 교체171118--10--215 잔존6시--9시뱡향130---145정도
C42119 | SCM440HF | 28 | 2018-02-05 | D |  | 71 | 0 |  | 2 |  |  | 남태희 |  |  | 1101 | 12 |  | 3 | YES |  | 55 | 3 | YES |  | 양호 | 양호 | 양호 | 양호 | 양호 | 미정 |  |  | Y |  | 2018-02-06 04:50 | 2018-02-06 04:45 | 2018-02-06 08:15 | 2018-02-06 07:41 | 85 | 34 | 5 | 170 | 210
C42123 | SCM440HF | 28 | 2018-02-06 | A |  | 72 | 0 |  | 3 |  |  | 남태희 |  |  | 1071 | 13 |  | 1 |  |  | 55 | 1 |  | O | 양호 | 양호 | 양호 | 양호 | 양호 | 미정 |  |  | Y |  | 2018-02-06 09:13 | 2018-02-06 09:05 | 2018-02-06 12:50 | 2018-02-06 12:01 | 50 | 49 | 8 | 168 | 225
C42127 | FTK1 | 28 | 2018-02-06 | A |  | 73 | 0 |  | 4 |  |  | 남태희 |  |  | 1075 | 14 |  | 2 |  |  | 55 | 2 |  |  | 양호 | 양호 | 양호 | 양호 | 양호 | 미정 |  |  | INGOT |  | 2018-02-06 14:12 | 2018-02-06 13:40 | 2018-02-06 17:55 | 2018-02-06 17:28 | 50 | 27 | 32 | 196 | 255
C42131 | DCK45M2 | 28 | 2018-02-06 | B |  | 74 | 0 |  | 5 |  |  |  | 윤석재 |  | 1083 | 15 |  | 3 |  |  | 55 | 3 |  |  | 양호 | 양호 | 양호 | 양호 | 양호 | 미정 |  |  | Y |  | 2018-02-06 21:16 | 2018-02-06 21:10 | 2018-02-07 00:55 | 2018-02-07 00:48 | 195 | 7 | 6 | 212 | 225 | 74회 대보수 씨팅부록 없음 6시---10뱡향 130 정도
A43751 | SP-AE1055LS | 28 | 2018-02-15 | C | LADLE 대보수 첫회 | 1 | 0 |  | 1 |  |  | 강상완 |  |  | 981 | 1 |  | 1 |  |  | 55 | 1 |  |  | 양호 | 양호 | 양호 | 양호 | 양호 | 미정 |  |  | Y |  | 2018-02-15 13:24 | 2018-02-15 13:10 | 2018-02-15 16:45 | 2018-02-15 16:22 | 12255 | 23 | 14 | 177 | 215 | 170922-07-170 | 8 | 2018-02-14 12:30 | 2018-02-15 04:50 | 980 | 840 | 30 | 5 | 2018-02-15 05:20 | 2018-02-15 13:10 | 470 | 981 | 227 | 246 | 285 | 14
A43755 | SP-AE1055LS | 28 | 2018-02-15 | D |  | 2 | 0 |  | 2 | [5 empty] | 1144 | 2 |  | 2 |  |  | 55 | 2 |  |  | 양호 | 양호 | 양호 | 양호 | 양호 | 미정 |  |  | Y |  | 2018-02-15 17:50 | 2018-02-15 17:25 | 2018-02-15 21:05 | 2018-02-15 20:42 | 40 | 23 | 25 | 172 | 220 | AR-9.6
A43760 | AE1055LS | 28 | 2018-02-19 | C |  | 3 | 0 |  | 3 |  |  | 강상완 |  |  | 1145 | 3 |  | 3 |  |  | 55 | 3 |  |  | 양호 | 양호 | 양호 | 양호 | 양호 | 미정 |  |  | Y |  | 2018-02-19 08:54 | 2018-02-19 08:36 | 2018-02-19 12:20 | 2018-02-19 12:03 | 5011 | 17 | 18 | 189 | 224
A43764 | AE1055LS | 28 | 2018-02-19 | C |  | 4 | 0 |  | 4 |  |  | 강상완 | 윤호철 |  | 1067 | 4 |  | 4 | YES |  | 55 | 4 | YES |  | 양호 | 양호 | 양호 | 양호 | 양호 | 미정 |  |  | Y |  | 2018-02-19 13:18 | 2018-02-19 12:55 | 2018-02-19 16:23 | 2018-02-19 16:10 | 35 | 13 | 23 | 172 | 208 | AR-10.4
A43768 | AE1055LS | 28 | 2018-02-19 | D |  | 5 | 0 |  | 5 |  |  |  | 장신일 |  | 1087 | 5 |  | 1 |  |  | 55 | 1 |  |  | 양호 | 양호 | 양호 | 양호 | 양호 | 미정 |  |  | Y |  | 2018-02-19 17:28 | 2018-02-19 17:13 | 2018-02-19 20:30 | 2018-02-19 20:18 | 50 | 12 | 15 | 170 | 197 | AR-10.2
A43772 | AE1055LS | 28 | 2018-02-19 | D |  | 6 | 0 |  | 6 |  |  | 장신일 |  |  | 1087 | 6 |  | 2 |  |  | 55 | 2 |  |  | 양호 | 양호 | 양호 | 양호 | 양호 | 미정 |  |  | Y |  | 2018-02-19 21:40 | 2018-02-19 21:25 | 2018-02-20 00:40 | 2018-02-20 00:27 | 55 | 13 | 15 | 167 | 195
A43776 | AE1055LS | 28 | 2018-02-19 | B |  | 7 | 0 |  | 7 | [5 empty] | 1085 | 7 |  | 3 |  |  | 55 | 3 |  |  | 양호 | 양호 | 양호 | 양호 | 양호 | 미정 |  |  | Y |  | 2018-02-20 01:37 | 2018-02-20 01:15 | 2018-02-20 05:00 | 2018-02-20 04:34 | 35 | 26 | 22 | 177 | 225 | AR-10.1
A43780 | SM53C | 28 | 2018-02-19 | B |  | 8 | 0 |  | 8 |  |  |  | 우설식 |  | 1081 | 8 |  | 4 | YES |  | 55 | 4 | YES |  | 양호 | 양호 | 양호 | 양호 | 양호 | 미정 |  |  | Y |  | 2018-02-20 05:43 | 2018-02-20 05:30 | 2018-02-20 09:36 | 2018-02-20 09:16 | 30 | 20 | 13 | 214 | 246 | AR-10.1
A43784 | SCR420HON2 | 28 | 2018-02-20 | C |  | 9 | 0 |  | 9 |  |  | 최용선 |  |  | 1088 | 9 |  | 1 |  |  | 55 | 1 |  |  | 양호 | 양호 | 양호 | 양호 | 양호 | 미정 |  |  | Y |  | 2018-02-20 10:34 | 2018-02-20 10:15 | 2018-02-20 14:20 | 2018-02-20 14:03 | 39 | 17 | 19 | 209 | 245 | AR-10.3
A43788 | SCR420HON2 | 28 | 2018-02-20 | D |  | 10 | 0 |  | 10 |  |  | 장신일 |  |  | 1086 | 10 |  | 2 |  |  | 55 | 2 |  |  | 양호 | 양호 | 양호 | 양호 | 양호 | 미정 |  |  | Y |  | 2018-02-20 14:58 | 2018-02-20 14:43 | 2018-02-20 18:17 | 2018-02-20 17:57 | 23 | 20 | 15 | 179 | 214
B43780 | SCM415 | 28 | 2018-02-20 | D |  | 11 | 0 |  | 11 |  |  | 장신일 |  |  | 1086 | 11 |  | 3 | YES |  | 55 | 3 | YES |  | 양호 | 양호 | 양호 | 양호 | 양호 | 미정 |  |  | Y |  | 2018-02-20 19:49 | 2018-02-20 19:31 | 2018-02-20 23:22 | 2018-02-20 23:09 | 74 | 13 | 18 | 200 | 231
B43784 | SCR420H1V | 28 | 2018-02-20 | B |  | 12 | 0 |  | 12 |  |  | 우설식 |  |  | 1089 | 12 |  | 1 |  |  | 55 | 1 |  | O | 양호 | 양호 | 양호 | 양호 | 양호 | 미정 |  |  | Y |  | 2018-02-21 00:16 | 2018-02-21 00:05 | 2018-02-21 03:48 | 2018-02-21 03:33 | 43 | 15 | 11 | 197 | 223 | AR-10.2
B43788 | SCR420H1V | 28 | 2018-02-20 | B |  | 13 | 0 |  | 13 |  |  | 우설식 |  |  | 1078 | 13 |  | 2 |  |  | 55 | 2 |  |  | 양호 | 양호 | 양호 | 양호 | 양호 | 미정 |  |  | Y |  | 2018-02-21 04:48 | 2018-02-21 04:35 | 2018-02-21 08:10 | 2018-02-21 07:47 | 47 | 23 | 13 | 179 | 215 | AR-9.7
B43792 | DCK45M2 | 28 | 2018-02-21 | C |  | 14 | 0 |  | 14 |  |  | 최용선 |  |  | 1079 | 14 |  | 3 |  |  | 55 | 3 |  |  | 양호 | 양호 | 양호 | 양호 | 양호 | 미정 |  |  | Y |  | 2018-02-21 09:13 | 2018-02-21 09:00 | 2018-02-21 12:58 | 2018-02-21 12:45 | 50 | 13 | 13 | 212 | 238 | AR-9.1
B43796 | SM45C | 28 | 2018-02-21 | C |  | 15 | 0 |  | 15 | YES |  | 최용선 |  |  | 1085 | 15 |  | 4 | YES |  | 55 | 4 | YES |  | 양호 | 양호 | 양호 | 양호 | 양호 | 미정 |  |  | Y |  | 2018-02-21 13:35 | 2018-02-21 13:25 | 2018-02-21 17:20 | 2018-02-21 17:01 | 27 | 19 | 10 | 207 | 235 | AR-10.6
A43812 | SCR420HB | 28 | 2018-02-21 | A |  | 16 | 0 | 외삽1 | 1 | [5 empty] | 1096 | 16 |  | 1 | YES |  | 55 | 1 | YES | O | 양호 | 양호 | 양호 | 양호 | 양호 | 미정 |  |  | Y |  | 2018-02-21 17:49 | 2018-02-21 17:40 | 2018-02-21 21:00 | 2018-02-21 20:47 | 20 | 13 | 9 | 177 | 200 | AR-10.3 C/N 철피녹음
A43816 | SCR420HB | 28 | 2018-02-21 | B |  | 17 | 0 |  | 2 |  |  | 김웅철 |  |  | 1078 | 17 |  | 1 |  |  | 55 | 1 |  | O | 양호 | 양호 | 양호 | 양호 | 양호 | 미정 |  |  | Y |  | 2018-02-21 22:10 | 2018-02-21 21:50 | 2018-02-22 01:05 | 2018-02-22 00:48 | 50 | 17 | 20 | 158 | 195 | AR-10.8
A43820 | SCR420HB | 28 | 2018-02-21 | B |  | 18 | 0 |  | 3 |  |  | 윤석재 |  |  | 1083 | 18 |  | 2 |  |  | 55 | 2 |  |  | 양호 | 양호 | 양호 | 양호 | 양호 | 미정 |  |  | Y |  | 2018-02-22 02:18 | 2018-02-22 02:01 | 2018-02-22 05:45 | 2018-02-22 05:08 | 56 | 37 | 17 | 171 | 224 | AR-10.4
A43824 | AE1055LS | 28 | 2018-02-22 | C |  | 19 | 0 |  | 4 |  |  | 김웅철 | 윤호철 |  | 1096 | 19 |  | 3 |  |  | 55 | 3 |  |  | 양호 | 양호 | 양호 | 양호 | 양호 | 미정 |  |  | Y |  | 2018-02-22 06:16 | 2018-02-22 06:05 | 2018-02-22 09:40 | 2018-02-22 09:27 | 20 | 13 | 11 | 191 | 215 | AR-10.9
A43828 | AE1055LS | 28 | 2018-02-22 | C |  | 20 | 0 |  | 5 |  |  | 윤호철 | 김웅철 |  | 1091 | 20 | YES | 4 | YES |  | 55 | 4 | YES |  | 양호 | 양호 | 양호 | 양호 | 양호 | 미정 |  |  | Y |  | 2018-02-22 10:58 | 2018-02-22 10:30 | 2018-02-22 14:00 | 2018-02-22 13:35 | 50 | 25 | 28 | 157 | 210 | AR-10.6
A43832 | AE1055LS | 28 | 2018-02-22 | A |  | 21 | 0 |  | 6 | [5 empty] | 1114 | 1 |  | 1 |  |  | 55 | 1 |  | O | 양호 | 양호 | 양호 | 양호 | 양호 | 미정 |  |  | Y |  | 2018-02-22 15:51 | 2018-02-22 15:19 | 2018-02-22 19:00 | 2018-02-22 18:45 | 79 | 15 | 32 | 174 | 221 | AR-10.6
A43836 | BP-SCR420HC | 28 | 2018-02-22 | A |  | 22 | 0 |  | 7 | [5 empty] | 1136 | 2 |  | 2 |  |  | 55 | 2 |  |  | 양호 | 양호 | 양호 | 양호 | 양호 | 미정 |  |  | Y |  | 2018-02-22 20:08 | 2018-02-22 19:40 | 2018-02-22 23:15 | 2018-02-22 23:03 | 40 | 12 | 28 | 174 | 215 | AR-10.5
A43840 | BP-SCR420HC | 28 | 2018-02-22 | B |  | 23 | 0 |  | 8 |  |  | 윤석재 |  |  | 1080 | 3 |  | 3 |  |  | 55 | 3 |  |  | 양호 | 양호 | 양호 | 양호 | 양호 | 미정 |  |  | Y |  | 2018-02-23 00:02 | 2018-02-22 23:48 | 2018-02-23 03:03 | 2018-02-23 02:47 | 33 | 16 | 14 | 165 | 195 | AR-9.7
A43844 | SACM1 | 28 | 2018-02-22 | B |  | 24 | 0 |  | 9 | YES |  | 윤석재 |  |  | 1081 | 4 |  | 4 | YES |  | 55 | 4 | YES |  | 양호 | 양호 | 양호 | 양호 | 양호 | 미정 |  |  | Y |  | 2018-02-23 04:19 | 2018-02-23 03:43 | 2018-02-23 08:15 | 2018-02-23 07:42 | 40 | 33 | 36 | 204 | 272 | AR-9.85
B43835 | SUM32F | 28 | 2018-02-23 | D |  | 25 | 0 | 외삽2 | 1 |  |  |  | 장신일 |  | 1087 | 5 |  | 1 |  |  | 55 | 1 |  |  | 양호 | 양호 | 양호 | 양호 | 양호 | 미정 |  |  | Y |  | 2018-02-23 10:23 | 2018-02-23 10:02 | 2018-02-23 13:54 | 2018-02-23 13:37 | 107 | 17 | 21 | 194 | 232 | P/P 171212-04-208
C42379 | SM45CB | 28 | 2018-02-23 | A |  | 26 | 0 |  | 2 | [5 empty] | 1087 | 6 |  | 2 |  |  | 55 | 2 |  |  | 양호 | 양호 | 양호 | 양호 | 양호 | 미정 |  |  | Y |  | 2018-02-23 15:39 | 2018-02-23 15:30 | 2018-02-23 18:50 | 2018-02-23 18:39 | 96 | 11 | 9 | 180 | 200
C42383 | SM45C-JY | 28 | 2018-02-23 | A |  | 27 | 0 |  | 3 |  |  | 남태희 |  |  | 1093 | 7 |  | 3 |  |  | 55 | 3 |  |  | 양호 | 양호 | 양호 | 양호 | 양호 | 미정 |  |  | Y |  | 2018-02-23 19:51 | 2018-02-23 19:45 | 2018-02-23 23:20 | 2018-02-23 23:07 | 55 | 13 | 6 | 195 | 215
C42387 | SCM435HF | 28 | 2018-02-23 | B |  | 28 | 0 |  | 4 |  |  | 남문희 |  |  | 1083 | 8 |  | 1 |  |  | 55 | 1 |  | O | 양호 | 양호 | 양호 | 양호 | 양호 | 미정 |  |  | Y |  | 2018-02-24 01:23 | 2018-02-24 01:10 | 2018-02-24 04:25 | 2018-02-24 04:18 | 110 | 7 | 13 | 175 | 195
C42391 | SCM415HR | 28 | 2018-02-23 | B |  | 29 | 0 |  | 5 |  |  | 남문희 |  |  | 1089 | 9 |  | 2 |  |  | 55 | 2 |  |  | 양호 | 양호 | 양호 | 양호 | 양호 | 미정 |  |  | Y |  | 2018-02-24 05:58 | 2018-02-24 05:50 | 2018-02-24 09:15 | 2018-02-24 08:48 | 85 | 27 | 8 | 170 | 205
C42395 | SCM415 | 28 | 2018-02-24 | D |  | 30 | 0 |  | 6 |  |  | 남태희 |  |  | 1101 | 10 |  | 3 |  |  | 55 | 3 |  |  | 양호 | 양호 | 양호 | 양호 | 양호 | 미정 |  |  | Y |  | 2018-02-24 10:24 | 2018-02-24 10:05 | 2018-02-24 13:30 | 2018-02-24 12:55 | 50 | 35 | 19 | 152 | 205
C42399 | SCM415HS | 28 | 2018-02-24 | A |  | 31 | 0 |  | 7 |  |  | 남태희 |  |  | 1100 | 11 |  | 4 | YES |  | 55 | 4 | YES |  | 양호 | 양호 | 양호 | 양호 | 양호 | 미정 |  |  | Y |  | 2018-02-24 15:13 | 2018-02-24 14:58 | 2018-02-24 18:30 | 2018-02-24 18:01 | 88 | 29 | 15 | 168 | 212
C42403 | SNCM438VI | 28 | 2018-02-24 | A |  | 32 | 0 |  | 8 | [5 empty] | 1086 | 12 |  | 1 |  |  | 55 | 1 |  |  | 양호 | 양호 | 양호 | 양호 | 양호 | 미정 |  |  | INGOT |  | 2018-02-24 19:43 | 2018-02-24 19:28 | 2018-02-24 22:40 | 2018-02-24 22:22 | 58 | 18 | 15 | 159 | 192
C42407 | SCR440B1 | 28 | 2018-02-24 | C |  | 33 | 0 |  | 9 | [5 empty] | 1060 | 13 |  | 2 |  |  | 55 | 2 |  |  | 양호 | 양호 | 양호 | 양호 | 양호 | 미정 |  |  | Y |  | 2018-02-25 00:34 | 2018-02-25 00:20 | 2018-02-25 04:00 | 2018-02-25 03:36 | 100 | 24 | 14 | 183 | 220
C42411 | SNCM8 | 28 | 2018-02-24 | C |  | 34 | 0 |  | 10 | [5 empty] | 1060 | 14 |  | 3 |  |  | 55 | 3 |  |  | 양호 | 양호 | 양호 | 양호 | 양호 | 미정 |  |  | Y |  | 2018-02-25 05:05 | 2018-02-25 04:45 | 2018-02-25 09:25 | 2018-02-25 09:10 | 45 | 15 | 20 | 244 | 280
A43890 | AE4340 | 28 | 2018-02-25 | D |  | 35 | 0 |  | 11 |  |  | 장신일 |  |  | 1089 | 15 |  | 4 | YES |  | 55 | 4 | YES |  | 양호 | 양호 | 양호 | 양호 | 양호 | 미정 |  |  | Y |  | 2018-02-25 10:19 | 2018-02-25 10:00 | 2018-02-25 14:10 | 2018-02-25 13:43 | 35 | 27 | 19 | 204 | 250
A43894 | AE1055LS | 28 | 2018-02-25 | A |  | 36 | 0 |  | 12 | YES | 150 | 강상완 | 장신일 |  | 1120 | 16 |  | 1 |  |  | 55 | 1 |  |  | 양호 | 양호 | 양호 | 양호 | 양호 | 미정 |  |  | Y |  | 2018-02-25 14:36 | 2018-02-25 14:28 | 2018-02-25 18:16 | 2018-02-25 17:33 | 18 | 43 | 8 | 177 | 228 | AR-10.3
A43898 | AE1055LS | 28 | 2018-02-25 | A |  | 37 | 0 | 외삽3 | 1 |  |  | 장신일 |  |  | 1114 | 17 |  | 2 |  |  | 55 | 2 |  |  | 양호 | 양호 | 양호 | 양호 | 양호 | 미정 |  |  | Y |  | 2018-02-25 18:50 | 2018-02-25 18:38 | 2018-02-25 22:00 | 2018-02-25 21:37 | 22 | 23 | 12 | 167 | 202 | P/P 171212-02(227)
A43902 | P-AE1055LS | 28 | 2018-02-25 | C |  | 38 | 0 |  | 2 |  |  | 윤호철 | 김웅철 |  | 1096 | 18 |  | 3 |  |  | 55 | 3 |  |  | 양호 | 양호 | 양호 | 양호 | 양호 | 미정 |  |  | Y |  | 2018-02-25 22:42 | 2018-02-25 22:23 | 2018-02-26 02:08 | 2018-02-26 01:50 | 23 | 18 | 19 | 188 | 225 | AR-10.2
A43906 | SNCM439P | 28 | 2018-02-25 | C |  | 39 | 0 |  | 3 |  |  | 윤호철 | 김웅철 |  | 1105 | 19 | YES | 4 | YES |  | 55 | 4 | YES |  | 양호 | 양호 | 양호 | 양호 | 양호 | 미정 |  |  | Y |  | 2018-02-26 03:09 | 2018-02-26 02:47 | 2018-02-26 08:03 | 2018-02-26 06:39 | 39 | 84 | 22 | 210 | 316 | AR-10.5
B43895 | SM10C | 28 | 2018-02-26 | D |  | 40 | 0 |  | 4 |  |  | 장신일 |  |  | 1086 | 1 |  | 1 |  |  | 55 | 1 |  |  | 양호 | 양호 | 양호 | 양호 | 양호 | 미정 |  |  | Y |  | 2018-02-26 09:18 | 2018-02-26 09:02 | 2018-02-26 12:25 | 2018-02-26 12:10 | 59 | 15 | 16 | 171 | 203
C42437 | SM10C | 28 | 2018-02-26 | B |  | 41 | 0 |  | 5 |  |  | 남태희 |  |  | 1099 | 2 |  | 2 |  |  | 55 | 2 |  |  | 양호 | 양호 | 양호 | 양호 | 양호 | 미정 |  |  | Y |  | 2018-02-26 14:20 | 2018-02-26 14:10 | 2018-02-26 18:10 | 2018-02-26 17:35 | 105 | 35 | 10 | 196 | 240
C42441 | AE4140Q | 28 | 2018-02-26 | B |  | 42 | 0 |  | 6 |  |  | 남문희 |  |  | 1091 | 3 |  | 3 |  |  | 55 | 3 |  |  | 양호 | 양호 | 양호 | 양호 | 양호 | 미정 |  |  | Y |  | 2018-02-26 18:35 | 2018-02-26 18:25 | 2018-02-26 22:00 | 2018-02-26 21:30 | 15 | 30 | 10 | 175 | 215
C42445 | SM10CS | 28 | 2018-02-26 | C |  | 43 | 0 |  | 7 | [5 empty] | 1060 | 4 |  | 4 | YES |  | 55 | 4 | YES |  | 양호 | 양호 | 양호 | 양호 | 양호 | 미정 |  |  | Y |  | 2018-02-26 22:56 | 2018-02-26 22:35 | 2018-02-27 02:00 | 2018-02-27 01:39 | 35 | 21 | 21 | 163 | 205
C42449 | SM58CR | 28 | 2018-02-26 | C |  | 44 | 0 |  | 8 | [5 empty] | 1060 | 5 |  | 1 |  |  | 55 | 1 |  |  | 양호 | 양호 | 양호 | 양호 | 양호 | 미정 |  |  | Y |  | 2018-02-27 04:26 | 2018-02-27 04:10 | 2018-02-27 07:50 | 2018-02-27 07:13 | 130 | 37 | 16 | 168 | 220
C42452 | SFMN438V | 28 | 2018-02-27 | D |  | 45 | 0 |  | 9 |  |  | 남태희 |  |  | 1101 | 6 |  | 2 |  |  | 55 | 2 |  |  | 양호 | 양호 | 양호 | 양호 | 양호 | 미정 |  |  | Y |  | 2018-02-27 09:36 | 2018-02-27 09:20 | 2018-02-27 12:55 | 2018-02-27 12:43 | 90 | 12 | 16 | 187 | 215
C42456 | SFMN438V | 28 | 2018-02-27 | B |  | 46 | 0 |  | 10 | YES | 150 | 남태희 |  |  | 1099 | 7 |  | 3 |  |  | 55 | 3 |  |  | 양호 | 양호 | 양호 | 양호 | 양호 | 미정 |  |  | Y |  | 2018-02-27 14:01 | 2018-02-27 13:50 | 2018-02-27 18:10 | 2018-02-27 17:36 | 55 | 34 | 11 | 215 | 260
C42460 | AE15B36D2 | 28 | 2018-02-27 | B |  | 47 | 0 |  | 1 |  |  | 남문희 |  |  | 1091 | 8 |  | 4 | YES |  | 55 | 4 | YES |  | 양호 | 양호 | 양호 | 양호 | 양호 | 미정 |  |  | Y |  | 2018-02-27 20:20 | 2018-02-27 20:10 | 2018-02-27 23:50 | 2018-02-27 23:34 | 120 | 16 | 10 | 195 | 220 | PP 교 체
C42464 | AE15B36D2 | 28 | 2018-02-27 | C |  | 48 | 0 |  | 2 | [5 empty] | 1060 | 9 |  | 1 |  |  | 55 | 1 |  |  | 양호 | 양호 | 양호 | 양호 | 양호 | 미정 |  |  | Y |  | 2018-02-28 00:45 | 2018-02-28 00:30 | 2018-02-28 04:10 | 2018-02-28 03:59 | 40 | 11 | 15 | 194 | 220
C42468 | AE15B36D2 | 28 | 2018-02-27 | C |  | 49 | 0 |  | 3 | [5 empty] | 1060 | 10 |  | 2 |  |  | 55 | 2 |  |  | 양호 | 양호 | 양호 | 양호 | 양호 | 미정 |  |  | Y |  | 2018-02-28 05:14 | 2018-02-28 05:05 | 2018-02-28 08:45 | 2018-02-28 08:17 | 55 | 28 | 9 | 182 | 220
C42472 | AE15B36D2 | 28 | 2018-02-28 | A |  | 50 | 0 |  | 4 | [5 empty] | 1079 | 11 |  | 3 |  |  | 55 | 3 |  |  | 양호 | 양호 | 양호 | 양호 | 양호 | 미정 |  |  | Y |  | 2018-02-28 09:57 | 2018-02-28 09:30 | 2018-02-28 12:50 | 2018-02-28 12:41 | 45 | 9 | 27 | 164 | 200
C42476 | DCK45M2 | 28 | 2018-02-28 | B |  | 51 | 0 |  | 5 | [5 empty] | 1086 | 12 |  | 4 |  |  | 55 | 4 |  |  | 양호 | 양호 | 양호 | 양호 | 양호 | 미정 |  |  | Y |  | 2018-02-28 14:51 | 2018-02-28 14:35 | 2018-02-28 18:10 | 2018-02-28 17:58 | 105 | 12 | 16 | 188 | 215
C42480 | DCK45M2 | 28 | 2018-02-28 | B |  | 52 | 0 |  | 6 |  |  | 남문희 |  |  | 1078 | 13 |  | 1 |  |  | 55 | 1 |  |  | 양호 | 양호 | 양호 | 양호 | 양호 | 미정 |  |  | Y |  | 2018-02-28 19:22 | 2018-02-28 19:05 | 2018-02-28 23:00 | 2018-02-28 22:26 | 55 | 34 | 17 | 184 | 235
C42484 | DCK45M2 | 28 | 2018-02-28 | C |  | 53 | 0 |  | 7 | [5 empty] | 1060 | 14 |  | 2 |  |  | 55 | 2 |  |  | 양호 | 양호 | 양호 | 양호 | 양호 | 미정 |  |  | Y |  | 2018-02-28 23:52 | 2018-02-28 23:40 | 2018-03-01 03:35 | 2018-03-01 03:00 | 40 | 35 | 12 | 188 | 235
C42488 | SM45C | 28 | 2018-02-28 | C |  | 54 | 0 |  | 8 | [5 empty] | 1060 | 15 |  | 3 |  |  | 55 | 3 |  |  | 양호 | 양호 | 양호 | 양호 | 양호 | 미정 |  |  | Y |  | 2018-03-01 04:34 | 2018-03-01 04:20 | 2018-03-01 08:08 | 2018-03-01 07:33 | 45 | 35 | 14 | 179 | 228
C42492 | SM45C-JY | 28 | 2018-03-01 | A |  | 55 | 0 |  | 9 | YES | 160 |  |  |  | 1080 | 16 |  | 4 | YES |  | 55 | 4 | YES |  | 양호 | 양호 | 양호 | 양호 | 양호 | 미정 |  |  | Y |  | 2018-03-01 09:05 | 2018-03-01 08:50 | 2018-03-01 12:20 | 2018-03-01 11:56 | 42 | 24 | 15 | 172 | 210 | PP 교체 180116--03--198
C42496 | SM55CS1 | 28 | 2018-03-01 | B |  | 56 | 0 |  | 1 | [5 empty] | 1098 | 17 |  | 1 |  |  | 55 | 1 |  |  | 양호 | 양호 | 양호 | 양호 | 양호 | 미정 |  |  | Y |  | 2018-03-01 14:03 | 2018-03-01 13:45 | 2018-03-01 16:55 | 2018-03-01 16:38 | 85 | 17 | 18 | 155 | 190
C42500 | SUP9DM | 28 | 2018-03-01 | B |  | 57 | 0 |  | 2 |  |  |  | 남문희 |  | 1091 | 18 |  | 2 |  |  | 55 | 2 |  |  | 양호 | 양호 | 양호 | 양호 | 양호 | 미정 |  |  | Y |  | 2018-03-01 19:14 | 2018-03-01 18:55 | 2018-03-01 22:30 | 2018-03-01 22:11 | 120 | 19 | 19 | 177 | 215
C42504 | SUP9DM | 28 | 2018-03-01 | D |  | 58 | 0 |  | 3 |  |  | 남태희 |  |  | 1101 | 19 |  | 3 |  |  | 55 | 3 |  |  | 양호 | 양호 | 양호 | 양호 | 양호 | 미정 |  |  | Y |  | 2018-03-01 23:45 | 2018-03-01 23:25 | 2018-03-02 02:45 | 2018-03-02 02:14 | 55 | 31 | 20 | 149 | 200
C42508 | SUP9DM | 28 | 2018-03-01 | D |  | 59 | 0 |  | 4 |  |  | 남태희 |  |  | 1101 | 20 | YES | 4 | YES |  | 55 | 4 | YES |  | 양호 | 양호 | 양호 | 양호 | 양호 | 미정 |  |  | Y |  | 2018-03-02 04:03 | 2018-03-02 03:50 | 2018-03-02 07:25 | 2018-03-02 06:51 | 65 | 34 | 13 | 167 | 215
C42512 | SUP9DM | 28 | 2018-03-02 | A |  | 60 | 0 |  | 5 |  |  |  | 남태희 |  | 1051 | 1 |  | 1 |  |  | 55 | 1 |  |  | 양호 | 양호 | 양호 | 양호 | 양호 | 미정 |  |  | Y |  | 2018-03-02 08:33 | 2018-03-02 08:20 | 2018-03-02 12:00 | 2018-03-02 11:36 | 55 | 24 | 13 | 183 | 220
C42516 | SUP9DM | 28 | 2018-03-02 | A |  | 61 | 0 |  | 6 |  |  | 남태희 |  |  | 1079 | 2 |  | 2 |  |  | 55 | 2 |  |  | 양호 | 양호 | 양호 | 양호 | 양호 | 미정 |  |  | Y |  | 2018-03-02 13:16 | 2018-03-02 13:00 | 2018-03-02 16:50 | 2018-03-02 16:16 | 60 | 34 | 16 | 180 | 230
C42520 | SUP9DM | 28 | 2018-03-02 | B |  | 62 | 0 |  | 7 |  |  | 남문희 |  |  | 1074 | 3 |  | 3 |  |  | 55 | 3 |  |  | 양호 | 양호 | 양호 | 양호 | 양호 | 미정 |  |  | Y |  | 2018-03-02 18:05 | 2018-03-02 17:50 | 2018-03-02 21:30 | 2018-03-02 20:57 | 60 | 33 | 15 | 172 | 220
C42524 | SCR440B1 | 28 | 2018-03-02 | D |  | 63 | 0 |  | 8 |  |  | 남문희 |  |  | 1101 | 4 |  | 4 | YES |  | 55 | 4 | YES |  | 양호 | 양호 | 양호 | 양호 | 양호 | 미정 |  |  | Y |  | 2018-03-02 22:32 | 2018-03-02 22:15 | 2018-03-03 02:20 | 2018-03-03 01:57 | 45 | 23 | 17 | 205 | 245
C42528 | SM50CM | 28 | 2018-03-02 | D |  | 64 | 0 |  | 9 |  |  | 남태희 |  |  | 1101 | 5 |  | 1 |  |  | 55 | 1 |  |  | 양호 | 양호 | 양호 | 양호 | 양호 | 미정 |  |  | Y |  | 2018-03-03 04:13 | 2018-03-03 04:00 | 2018-03-03 07:45 | 2018-03-03 07:06 | 100 | 39 | 13 | 173 | 225
C42532 | SM50CM | 28 | 2018-03-03 | A |  | 65 | 0 |  | 10 | [5 empty] | 1078 | 6 |  | 2 |  |  | 55 | 2 |  |  | 양호 | 양호 | 양호 | 양호 | 양호 | 미정 |  |  | Y |  | 2018-03-03 08:32 | 2018-03-03 08:22 | 2018-03-03 12:05 | 2018-03-03 11:42 | 37 | 23 | 10 | 191 | 223 | 영구장 65 회 대보수
B44147 | AE4150M3 | 28 | 2018-03-10 | A | LADLE 중보수 첫회 | 66 | 1 |  | 1 |  |  | 강상완 |  |  | 1133 | 1 |  | 1 |  |  | 55 | 1 |  |  | 양호 | 양호 | 양호 | 양호 | 양호 | 미정 |  |  | Y |  | 2018-03-11 05:35 | 2018-03-11 05:20 | 2018-03-11 08:48 | 2018-03-11 08:34 | 11115 | 14 | 15 | 179 | 208 | P/P 170921-09(197) | 7 | 2018-03-10 15:00 | 2018-03-10 22:40 | 460 | 624 | 20 | 5 | 2018-03-10 23:00 | 2018-03-11 05:20 | 380 | 1133 | 129 | 172 | 229 | 15
B44151 | AE4150M3 | 28 | 2018-03-11 | C |  | 67 | 2 |  | 2 |  |  | 최용선 |  |  | 1077 | 2 |  | 2 |  |  | 55 | 2 |  |  | 양호 | 양호 | 양호 | 양호 | 양호 | 미정 |  |  | Y |  | 2018-03-11 09:43 | 2018-03-11 09:27 | 2018-03-11 13:00 | 2018-03-11 12:41 | 39 | 19 | 16 | 179 | 213 | AR-10.6
C42683 | SUP9DM | 28 | 2018-03-11 | C |  | 68 | 3 |  | 3 | [5 empty] | 1060 | 3 |  | 3 |  |  | 55 | 3 |  |  | 양호 | 양호 | 양호 | 양호 | 양호 | 미정 |  |  | Y |  | 2018-03-11 13:12 | 2018-03-11 13:10 | 2018-03-11 16:10 | 2018-03-11 16:01 | 10 | 9 | 2 | 170 | 180
C42687 | SUP9DM | 28 | 2018-03-11 | D |  | 69 | 4 |  | 4 |  |  | 남태희 |  |  | 1101 | 4 |  | 4 | YES |  | 55 | 4 | YES |  | 양호 | 양호 | 양호 | 양호 | 양호 | 미정 |  |  | Y |  | 2018-03-11 17:08 | 2018-03-11 16:55 | 2018-03-11 20:25 | 2018-03-11 20:18 | 45 | 7 | 13 | 189 | 210
C42691 | KTB600 | 28 | 2018-03-11 | D |  | 70 | 5 |  | 5 |  |  | 남태희 |  |  | 1101 | 5 |  | 1 |  |  | 55 | 1 |  |  | 양호 | 양호 | 양호 | 양호 | 양호 | 미정 |  |  | Y |  | 2018-03-11 21:12 | 2018-03-11 21:05 | 2018-03-12 00:50 | 2018-03-12 00:41 | 40 | 9 | 7 | 209 | 225
C42695 | KTB600 | 28 | 2018-03-11 | B |  | 71 | 6 |  | 6 |  |  | 남문희 |  |  | 1093 | 6 |  | 2 |  |  | 55 | 2 |  |  | 양호 | 양호 | 양호 | 양호 | 양호 | 미정 |  |  | Y |  | 2018-03-12 01:47 | 2018-03-12 01:25 | 2018-03-12 04:50 | 2018-03-12 04:44 | 35 | 6 | 22 | 177 | 205
C42699 | AE1541M4 | 28 | 2018-03-12 | C |  | 72 | 7 |  | 7 |  |  | 남문희 |  |  | 1055 | 7 |  | 3 |  |  | 55 | 3 |  |  | 양호 | 양호 | 양호 | 양호 | 양호 | 미정 |  |  | Y |  | 2018-03-12 06:14 | 2018-03-12 05:40 | 2018-03-12 09:45 | 2018-03-12 09:13 | 50 | 32 | 34 | 180 | 245
C42703 | AE1541M | 28 | 2018-03-12 | C |  | 73 | 8 |  | 8 | [5 empty] | 1060 | 8 |  | 1 |  |  | 55 | 1 |  | O | 양호 | 양호 | 양호 | 양호 | 양호 | 미정 |  |  | Y |  | 2018-03-12 10:41 | 2018-03-12 10:30 | 2018-03-12 14:00 | 2018-03-12 13:35 | 45 | 25 | 11 | 173 | 210
C42707 | AE1541M | 28 | 2018-03-12 | D |  | 74 | 9 |  | 9 |  |  | 남태희 | 장신일 |  | 1101 | 9 |  | 2 |  |  | 55 | 2 |  |  | 양호 | 양호 | 양호 | 양호 | 양호 | 미정 |  |  | Y |  | 2018-03-12 15:10 | 2018-03-12 15:00 | 2018-03-12 18:25 | 2018-03-12 18:05 | 60 | 20 | 10 | 175 | 205
C42711 | SPS6M | 28 | 2018-03-12 | D |  | 75 | 10 |  | 10 |  |  | 남태희 | 장신일 |  | 1101 | 10 |  | 3 |  |  | 55 | 3 |  |  | 양호 | 양호 | 양호 | 양호 | 양호 | 미정 |  |  | Y |  | 2018-03-12 19:34 | 2018-03-12 19:15 | 2018-03-12 22:50 | 2018-03-12 22:22 | 50 | 28 | 19 | 168 | 215
C42715 | SPS6M | 28 | 2018-03-12 | B |  | 76 | 11 |  | 11 |  |  | 남문희 |  |  | 1097 | 11 |  | 1 |  |  | 55 | 1 |  | O | 양호 | 양호 | 양호 | 양호 | 양호 | 미정 |  |  | Y |  | 2018-03-13 00:05 | 2018-03-12 23:55 | 2018-03-13 03:25 | 2018-03-13 02:51 | 65 | 34 | 10 | 166 | 210
C42720 | SCM415C2 | 28 | 2018-03-12 | B |  | 77 | 12 |  | 12 |  |  | 남문희 |  |  | 1087 | 12 |  | 2 |  |  | 55 | 2 |  |  | 양호 | 양호 | 양호 | 양호 | 양호 | 미정 |  |  | INGOT |  | 2018-03-13 05:36 | 2018-03-13 05:25 | 2018-03-13 08:00 | 2018-03-13 07:49 | 120 | 11 | 11 | 133 | 155
C42722 | AE15B34M | 28 | 2018-03-13 | C |  | 78 | 13 |  | 13 | [5 empty] | 1060 | 13 |  | 3 | YES |  | 55 | 3 | YES |  | 양호 | 양호 | 양호 | 양호 | 양호 | 미정 |  |  | Y |  | 2018-03-13 10:40 | 2018-03-13 10:20 | 2018-03-13 14:30 | 2018-03-13 13:53 | 140 | 37 | 20 | 193 | 250
C42726 | AE15B34M | 28 | 2018-03-13 | A |  | 79 | 14 |  | 14 | [5 empty] | 1092 | 14 |  | 1 |  |  | 55 | 1 |  | O | 양호 | 양호 | 양호 | 양호 | 양호 | 미정 |  |  | Y |  | 2018-03-13 15:15 | 2018-03-13 15:10 | 2018-03-13 18:40 | 2018-03-13 18:28 | 40 | 12 | 5 | 193 | 210
C42730 | AE15B34M | 28 | 2018-03-13 | A |  | 80 | 15 |  | 15 | [5 empty] | 1069 | 15 |  | 2 |  |  | 55 | 2 |  |  | 양호 | 양호 | 양호 | 양호 | 양호 | 미정 |  |  | Y |  | 2018-03-13 19:31 | 2018-03-13 19:30 | 2018-03-13 23:00 | 2018-03-13 22:52 | 50 | 8 | 1 | 201 | 210
B44479 | AE4140M2 | 28 | 2018-03-26 | A | LADLE 대보수 첫회 | 1 | 0 | 내삽 | 1 |  |  | 최용선 |  |  | 1167 | 1 |  | 1 |  |  | 55 | 1 |  |  | 양호 | 양호 | 양호 | 양호 | 양호 | 미정 |  |  | Y |  | 2018-03-26 22:32 | 2018-03-26 22:07 | 2018-03-27 01:46 | 2018-03-27 01:18 | 18667 | 28 | 25 | 166 | 219 | P/P 171127-06(208) | 8 | 2018-03-25 12:40 | 2018-03-25 19:20 | 400 | 620 | 20 | 5 | 2018-03-25 19:40 | 2018-03-26 22:07 | 1587 | 1167 | 164 | 239 | 299 | 25
B44483 | SM45C | 28 | 2018-03-26 | A |  | 2 | 0 |  | 2 | [5 empty] | 1141 | 2 |  | 2 |  |  | 55 | 2 |  |  | 양호 | 양호 | 양호 | 양호 | 양호 | 미정 |  |  | Y |  | 2018-03-27 02:35 | 2018-03-27 02:22 | 2018-03-27 06:10 | 2018-03-27 05:48 | 36 | 22 | 13 | 193 | 228 | AR-10.1
B44487 | SM45CM1 | 28 | 2018-03-27 | B |  | 3 | 0 |  | 3 | [5 empty] | 1085 | 3 |  | 3 |  |  | 55 | 3 |  |  | 양호 | 양호 | 양호 | 양호 | 양호 | 미정 |  |  | Y |  | 2018-03-27 06:48 | 2018-03-27 06:20 | 2018-03-27 10:45 | 2018-03-27 09:56 | 10 | 49 | 28 | 188 | 265 | AR-10.3
A44513 | P-AE1055LS | 28 | 2018-03-27 | B |  | 4 | 0 |  | 4 | [5 empty] | 1080 | 4 |  | 4 | YES |  | 55 | 4 | YES |  | 양호 | 양호 | 양호 | 양호 | 양호 | 미정 |  |  | Y |  | 2018-03-27 11:32 | 2018-03-27 11:25 | 2018-03-27 15:30 | 2018-03-27 14:37 | 40 | 53 | 7 | 185 | 245 | AR-9.9
A44516 | STB2 | 28 | 2018-03-27 | C |  | 5 | 0 |  | 5 |  |  | 윤호철 | 강상완 |  | 1064 | 5 |  | 1 |  |  | 55 | 1 |  |  | 양호 | 양호 | 양호 | 양호 | 양호 | 미정 |  |  | Y |  | 2018-03-27 16:28 | 2018-03-27 16:10 | 2018-03-27 19:30 | 2018-03-27 19:21 | 40 | 9 | 18 | 174 | 200 | AR10.7
A44520 | STB2 | 28 | 2018-03-27 | C |  | 6 | 0 |  | 6 |  |  | 우설식 | 강상완 |  | 1059 | 6 |  | 2 |  |  | 55 | 2 |  |  | 양호 | 양호 | 양호 | 양호 | 양호 | 미정 |  |  | Y |  | 2018-03-27 20:59 | 2018-03-27 20:25 | 2018-03-28 00:20 | 2018-03-27 23:45 | 55 | 35 | 34 | 166 | 235
A44524 | SCM440HF | 28 | 2018-03-27 | A |  | 7 | 0 |  | 7 | [5 empty] | 1128 | 7 |  | 3 |  |  | 55 | 3 |  |  | 양호 | 양호 | 양호 | 양호 | 양호 | 미정 |  |  | Y |  | 2018-03-28 01:15 | 2018-03-28 01:03 | 2018-03-28 05:00 | 2018-03-28 04:34 | 43 | 26 | 12 | 199 | 237 | AR-10.3
A44528 | SCM440 | 28 | 2018-03-27 | A |  | 8 | 0 |  | 8 | [5 empty] | 1141 | 8 |  | 4 | YES |  | 55 | 4 | YES |  | 양호 | 양호 | 양호 | 양호 | 양호 | 미정 |  |  | Y |  | 2018-03-28 05:35 | 2018-03-28 05:18 | 2018-03-28 09:10 | 2018-03-28 08:52 | 18 | 18 | 17 | 196 | 232 | AR-9.9
A44532 | SCM440HK | 28 | 2018-03-28 | B |  | 9 | 0 |  | 9 |  |  | 우설식 |  |  | 1081 | 9 |  | 1 |  |  | 55 | 1 |  |  | 양호 | 양호 | 양호 | 양호 | 양호 | 미정 |  |  | Y |  | 2018-03-28 10:14 | 2018-03-28 09:55 | 2018-03-28 13:20 | 2018-03-28 13:06 | 45 | 14 | 19 | 173 | 205 | AR-10.0
A44536 | DCK45M2 | 28 | 2018-03-28 | D |  | 10 | 0 |  | 10 |  |  | 우설식 |  |  | 1027 | 10 |  | 2 |  |  | 55 | 2 |  |  | 양호 | 양호 | 양호 | 양호 | 양호 | 미정 |  |  | Y |  | 2018-03-28 14:10 | 2018-03-28 13:58 | 2018-03-28 17:28 | 2018-03-28 17:05 | 38 | 23 | 12 | 176 | 210
B44529 | SPS7 | 28 | 2018-03-29 | B |  | 11 | 0 |  | 11 |  |  | 장신일 |  |  | 1074 | 11 |  | 3 |  |  | 55 | 3 |  |  | 양호 | 양호 | 양호 | 양호 | 양호 | 미정 |  |  | Y |  | 2018-03-29 06:22 | 2018-03-29 06:15 | 2018-03-29 10:28 | 2018-03-29 09:39 | 767 | 49 | 7 | 197 | 253 | AR-10.5 RH용강받음
B44533 | KF70CVS | 28 | 2018-03-29 | B |  | 12 | 0 |  | 12 |  |  | 강상완 |  |  | 1080 | 12 |  | 4 |  |  | 55 | 4 |  |  | 양호 | 양호 | 양호 | 양호 | 양호 | 미정 |  |  | Y |  | 2018-03-29 11:02 | 2018-03-29 11:00 | 2018-03-29 14:47 | 2018-03-29 14:31 | 32 | 16 | 2 | 209 | 227 | AR-10.5
B44537 | AE51B35M | 28 | 2018-03-29 | D |  | 13 | 0 |  | 13 |  |  | 송의섭 |  |  | 1088 | 13 |  | 1 |  |  | 55 | 1 |  |  | 양호 | 양호 | 양호 | 양호 | 양호 | 미정 |  |  | N | 0 | 2018-03-29 15:28 | 2018-03-29 15:15 | 2018-03-29 18:53 | 2018-03-29 18:42 | 28 | 11 | 13 | 194 | 218
B44551 | SM45CR2 | 28 | 2018-03-30 | C |  | 14 | 0 |  | 14 |  |  | 송의섭 |  |  | 1060 | 14 |  | 2 | YES |  | 55 | 2 | YES |  | 양호 | 양호 | 양호 | 양호 | 양호 | 미정 |  |  | Y |  | 2018-03-30 06:19 | 2018-03-30 06:00 | 2018-03-30 09:48 | 2018-03-30 09:29 | 667 | 19 | 19 | 190 | 228 | 플레이트 이상
B44555 | AE4130MV | 28 | 2018-03-30 | C |  | 15 | 0 |  | 15 |  |  | 윤호철 |  |  | 1089 | 15 |  | 1 |  |  | 55 | 1 |  | O | 양호 | 양호 | 양호 | 양호 | 양호 | 미정 |  |  | Y |  | 2018-03-30 11:41 | 2018-03-30 11:15 | 2018-03-30 15:07 | 2018-03-30 14:44 | 87 | 23 | 26 | 183 | 232 | AR-9.6
B44557 | AE4130MV | 28 | 2018-03-30 | D |  | 16 | 0 |  | 16 | YES |  | 송의섭 |  |  | 1086 | 16 |  | 2 |  |  | 55 | 2 |  |  | 양호 | 양호 | 양호 | 양호 | 양호 | 미정 |  |  | Y |  | 2018-03-30 16:18 | 2018-03-30 15:43 | 2018-03-30 19:49 | 2018-03-30 19:12 | 36 | 37 | 35 | 174 | 246
B44561 | AE4140Q | 28 | 2018-03-30 | D |  | 17 | 0 | 외삽1 | 1 |  |  | 송의섭 |  |  | 1087 | 17 |  | 3 |  |  | 55 | 3 |  |  | 양호 | 양호 | 양호 | 양호 | 양호 | 미정 |  |  | Y |  | 2018-03-30 20:46 | 2018-03-30 20:33 | 2018-03-30 23:57 | 2018-03-30 23:44 | 44 | 13 | 13 | 178 | 204
B44565 | AE4140MB | 28 | 2018-03-30 | A |  | 18 | 0 |  | 2 |  |  | 강상완 | 김민곤 |  | 1132 | 18 | YES | 4 | YES |  | 55 | 4 | YES |  | 양호 | 양호 | 양호 | 양호 | 양호 | 미정 |  |  | N | 2 | 2018-03-31 01:01 | 2018-03-31 00:38 | 2018-03-31 04:30 | 2018-03-31 04:16 | 41 | 14 | 23 | 194 | 232 | AR-10.4
B44569 | AE4140MB2 | 28 | 2018-03-30 | A |  | 19 | 0 |  | 3 |  |  | 강상완 | 김민곤 |  | 1098 | 1 |  | 1 |  |  | 55 | 1 |  |  | 양호 | 양호 | 양호 | 양호 | 양호 | 미정 |  |  | Y |  | 2018-03-31 05:22 | 2018-03-31 05:03 | 2018-03-31 08:50 | 2018-03-31 08:22 | 33 | 28 | 19 | 180 | 227 | AR-9.8 13-14단 10시방향 침식발생
B44573 | SM18CM6 | 28 | 2018-03-31 | C |  | 20 | 0 |  | 4 |  |  | 강상완 |  |  | 1091 | 2 |  | 2 |  |  | 55 | 2 |  |  | 양호 | 양호 | 양호 | 양호 | 양호 | 미정 |  |  | Y |  | 2018-03-31 09:51 | 2018-03-31 09:40 | 2018-03-31 13:40 | 2018-03-31 13:11 | 50 | 29 | 11 | 201 | 240 | AR-10.6 LF장시간작업
B44577 | SM18CM6 | 28 | 2018-03-31 | D |  | 21 | 0 |  | 5 |  |  | 김웅철 |  |  | 1087 | 3 |  | 3 |  |  | 55 | 3 |  |  | 양호 | 양호 | 양호 | 양호 | 양호 | 미정 |  |  | Y |  | 2018-03-31 14:43 | 2018-03-31 14:26 | 2018-03-31 17:57 | 2018-03-31 17:33 | 46 | 24 | 17 | 169 | 211
B44581 | SM18CM6 | 28 | 2018-03-31 | D |  | 22 | 0 |  | 6 |  |  |  | 김웅철 |  | 1087 | 4 |  | 4 | YES |  | 55 | 4 | YES |  | 양호 | 양호 | 양호 | 양호 | 양호 | 미정 |  |  | Y |  | 2018-03-31 18:57 | 2018-03-31 18:36 | 2018-03-31 22:00 | 2018-03-31 21:46 | 39 | 14 | 21 | 169 | 204
B44585 | SMN415 | 28 | 2018-03-31 | B |  | 23 | 0 |  | 7 |  |  |  | 우설식 |  | 1083 | 5 |  | 1 |  |  | 55 | 1 |  | O | 양호 | 양호 | 양호 | 양호 | 양호 | 미정 |  |  | Y |  | 2018-03-31 23:01 | 2018-03-31 22:45 | 2018-04-01 02:30 | 2018-04-01 02:12 | 45 | 18 | 16 | 191 | 225 | AR-10.25
B44589 | SMN415 | 28 | 2018-03-31 | B |  | 24 | 0 |  | 8 |  |  |  | 우설식 |  | 1080 | 6 |  | 2 | YES |  | 55 | 2 | YES |  | 양호 | 양호 | 양호 | 양호 | 양호 | 미정 |  |  | Y |  | 2018-04-01 02:57 | 2018-04-01 02:40 | 2018-04-01 06:30 | 2018-04-01 06:07 | 10 | 23 | 17 | 190 | 230 | AR 10.5
A42784 | STB3D | 29 | 2018-01-01 | B |  | 37 | 0 |  | 9 |  |  | 우설식 |  |  | 1075 | 1 |  | 1 |  |  | 55 | 1 |  | O | 양호 | 양호 | 양호 | 양호 | 양호 | 미정 |  |  | Y |  | 2018-01-01 07:26 | 2018-01-01 07:08 | 2018-01-01 10:45 | 2018-01-01 10:29 | 51 | 16 | 18 | 183 | 217 | AR-10.65
A42788 | STB3D | 29 | 2018-01-01 | B |  | 38 | 0 |  | 10 |  |  | 윤석재 | 우설식 |  | 1077 | 2 |  | 2 |  |  | 55 | 2 |  |  | 양호 | 양호 | 양호 | 양호 | 양호 | 미정 |  |  | Y |  | 2018-01-01 11:27 | 2018-01-01 11:08 | 2018-01-01 16:18 | 2018-01-01 15:18 | 23 | 60 | 19 | 230 | 310 | AR-9.45
A42792 | STB3D | 29 | 2018-01-01 | C |  | 39 | 0 | 외삽3 | 1 |  |  | 최용선 |  |  | 1083 | 3 |  | 3 |  |  | 55 | 3 |  |  | 양호 | 양호 | 양호 | 양호 | 양호 | 미정 |  |  | Y |  | 2018-01-01 17:14 | 2018-01-01 17:00 | 2018-01-01 20:40 | 2018-01-01 20:06 | 42 | 34 | 14 | 172 | 220 | AR-9.85 P/P170822-01 (216)
A42796 | SCR420HQ | 29 | 2018-01-01 | C |  | 40 | 0 |  | 2 |  |  | 최용선 |  |  | 1083 | 4 |  | 4 | YES |  | 55 | 4 | YES |  | 양호 | 양호 | 양호 | 양호 | 양호 | 미정 |  |  | Y |  | 2018-01-01 21:17 | 2018-01-01 21:00 | 2018-01-02 00:41 | 2018-01-02 00:11 | 20 | 30 | 17 | 174 | 221 | AR-10.6
A42800 | SCR420HQ | 29 | 2018-01-01 | A |  | 41 | 0 |  | 3 |  |  | 강상완 |  |  | 1124 | 5 |  | 1 |  |  | 55 | 1 |  |  | 양호 | 양호 | 양호 | 양호 | 양호 | 미정 |  |  | Y |  | 2018-01-02 01:13 | 2018-01-02 01:07 | 2018-01-02 04:19 | 2018-01-02 03:55 | 26 | 24 | 6 | 163 | 192 | AR-10.10
A42804 | 16MNCR5HM | 29 | 2018-01-01 | A |  | 42 | 0 |  | 4 |  |  | 강상완 |  |  | 1142 | 6 |  | 2 |  |  | 55 | 2 |  |  | 양호 | 양호 | 양호 | 양호 | 양호 | 미정 |  |  | Y |  | 2018-01-02 05:23 | 2018-01-02 05:05 | 2018-01-02 08:40 | 2018-01-02 08:13 | 46 | 27 | 18 | 170 | 215 | AR9.50
A42808 | 42CRMO4MS2 | 29 | 2018-01-02 | B |  | 43 | 0 |  | 5 |  |  | 우설식 |  |  | 1082 | 7 |  | 3 |  |  | 55 | 3 |  |  | 양호 | 양호 | 양호 | 양호 | 양호 | 미정 |  |  | Y |  | 2018-01-02 09:43 | 2018-01-02 09:15 | 2018-01-02 13:15 | 2018-01-02 12:58 | 35 | 17 | 28 | 195 | 240 | AR-9.7
A42812 | 42CRMO4MS2 | 29 | 2018-01-02 | C |  | 44 | 0 |  | 6 |  |  | 윤석재 |  |  | 1078 | 8 |  | 4 |  |  | 55 | 4 |  |  | 양호 | 양호 | 양호 | 양호 | 양호 | 미정 |  |  | Y |  | 2018-01-02 14:20 | 2018-01-02 14:05 | 2018-01-02 17:40 | 2018-01-02 17:25 | 50 | 15 | 15 | 185 | 215 | AR-9.85
A42816 | AE1055LS | 29 | 2018-01-02 | C |  | 45 | 0 |  | 7 | [5 empty] | 1077 | 9 |  | 1 |  |  | 55 | 1 |  |  | 양호 | 양호 | 양호 | 양호 | 양호 | 미정 |  |  | Y |  | 2018-01-02 19:05 | 2018-01-02 18:32 | 2018-01-02 22:25 | 2018-01-02 22:00 | 52 | 25 | 33 | 176 | 233 | AR-10.1
A42820 | AE1055LS | 29 | 2018-01-02 | A |  | 46 | 0 |  | 8 |  |  | 강상완 |  |  | 1129 | 10 |  | 2 |  |  | 55 | 2 |  |  | 양호 | 양호 | 양호 | 양호 | 양호 | 미정 |  |  | Y |  | 2018-01-02 23:08 | 2018-01-02 22:45 | 2018-01-03 03:02 | 2018-01-03 02:36 | 20 | 26 | 23 | 208 | 257 | AR-10.25
A42824 | SM45CB | 29 | 2018-01-02 | A |  | 47 | 0 |  | 9 |  |  | 강상완 |  |  | 1135 | 11 |  | 3 | YES |  | 55 | 3 | YES |  | 양호 | 양호 | 양호 | 양호 | 양호 | 미정 |  |  | Y |  | 2018-01-03 04:16 | 2018-01-03 03:45 | 2018-01-03 07:50 | 2018-01-03 07:14 | 43 | 36 | 31 | 178 | 245 | AR-9.80 슬라그5톤 버림
A42828 | SM45C | 29 | 2018-01-03 | B |  | 48 | 0 |  | 10 | YES | 150 | 윤석재 | 우설식 |  | 1085 | 12 |  | 1 |  |  | 55 | 1 |  | O | 양호 | 양호 | 양호 | 양호 | 양호 | 미정 |  |  | Y |  | 2018-01-03 08:35 | 2018-01-03 08:22 | 2018-01-03 11:50 | 2018-01-03 11:35 | 32 | 15 | 13 | 180 | 208 | AR-10.4
A42832 | STB2 | 29 | 2018-01-03 | B |  | 49 | 0 | 외삽4 | 1 |  |  | 우설식 |  |  | 1083 | 13 |  | 2 |  |  | 55 | 2 |  |  | 양호 | 양호 | 양호 | 양호 | 양호 | 미정 |  |  | Y |  | 2018-01-03 12:50 | 2018-01-03 12:30 | 2018-01-03 15:51 | 2018-01-03 15:40 | 40 | 11 | 20 | 169 | 201 | AR-10.2
A42836 | STB2 | 29 | 2018-01-03 | D |  | 50 | 0 |  | 2 |  |  | 장신일 |  |  | 1086 | 14 |  | 3 |  |  | 55 | 3 |  |  | 양호 | 양호 | 양호 | 양호 | 양호 | 미정 |  |  | Y |  | 2018-01-03 17:00 | 2018-01-03 16:48 | 2018-01-03 20:45 | 2018-01-03 20:07 | 57 | 38 | 12 | 187 | 237 | AR-9.7
A42840 | STB2 | 29 | 2018-01-03 | D |  | 51 | 0 |  | 3 |  |  | 장신일 |  |  | 1078 | 15 |  | 4 | YES |  | 55 | 4 | YES |  | 양호 | 양호 | 양호 | 양호 | 양호 | 미정 |  |  | Y |  | 2018-01-03 21:34 | 2018-01-03 21:27 | 2018-01-04 00:52 | 2018-01-04 00:29 | 42 | 23 | 7 | 175 | 205 | AR-10.2
A42844 | SCR420HB2 | 29 | 2018-01-03 | A |  | 52 | 0 |  | 4 |  |  | 강상완 |  |  | 1132 | 16 |  | 1 |  |  | 55 | 1 |  |  | 양호 | 양호 | 양호 | 양호 | 양호 | 미정 |  |  | Y |  | 2018-01-04 01:43 | 2018-01-04 01:37 | 2018-01-04 05:18 | 2018-01-04 05:00 | 45 | 18 | 6 | 197 | 221 | AR-8.90
A42848 | SCR420HB2 | 29 | 2018-01-04 | B |  | 53 | 0 |  | 5 | [5 empty] | 1085 | 17 |  | 2 |  |  | 55 | 2 |  |  | 양호 | 양호 | 양호 | 양호 | 양호 | 미정 |  |  | Y |  | 2018-01-04 06:15 | 2018-01-04 05:55 | 2018-01-04 09:10 | 2018-01-04 08:53 | 37 | 17 | 20 | 158 | 195
C41425 | SCM415C2 | 29 | 2018-01-04 | B |  | 54 | 0 |  | 6 |  |  | 남문희 |  |  | 1068 | 18 | YES | 3 | YES |  | 55 | 3 | YES |  | 양호 | 양호 | 양호 | 양호 | 양호 | 미정 |  |  | INGOT |  | 2018-01-04 10:40 | 2018-01-04 10:20 | 2018-01-04 13:40 | 2018-01-04 13:07 | 70 | 33 | 20 | 147 | 200
C41429 | AE1141M | 29 | 2018-01-04 | D |  | 55 | 0 |  | 7 |  |  | 남태희 |  |  | 1089 | 1 |  | 1 |  |  | 55 | 1 |  | O | 양호 | 양호 | 양호 | 양호 | 양호 | 미정 |  |  | Y |  | 2018-01-04 15:42 | 2018-01-04 15:30 | 2018-01-04 19:25 | 2018-01-04 19:05 | 110 | 20 | 12 | 203 | 235 | W/B 잔존300
C41433 | SCR420H1V | 29 | 2018-01-04 | D |  | 56 | 0 |  | 8 |  |  | 남태희 |  |  | 1102 | 2 | NO | 2 | YES |  | 55 | 2 | YES |  | 양호 | 양호 | 양호 | 양호 | 양호 | 미정 |  |  | Y |  | 2018-01-04 20:42 | 2018-01-04 20:25 | 2018-01-04 23:50 | 2018-01-04 23:18 | 60 | 32 | 17 | 156 | 205 | CN 철피 녹아 교체
C41437 | SCR420H1V | 29 | 2018-01-04 | A |  | 57 | 0 |  | 9 | [5 empty] | 1077 | 3 |  | 1 |  |  | 55 | 1 |  | O | 양호 | 양호 | 양호 | 양호 | 양호 | 미정 |  |  | Y |  | 2018-01-05 01:03 | 2018-01-05 00:53 | 2018-01-05 04:35 | 2018-01-05 03:53 | 63 | 42 | 10 | 170 | 222
C41441 | SCR420H1V | 29 | 2018-01-04 | A |  | 58 | 0 |  | 10 | [5 empty] | 1080 | 4 |  | 2 |  |  | 55 | 2 |  |  | 양호 | 양호 | 양호 | 양호 | 양호 | 미정 |  |  | Y |  | 2018-01-05 05:35 | 2018-01-05 05:20 | 2018-01-05 09:10 | 2018-01-05 08:14 | 45 | 56 | 15 | 159 | 230
C41446 | AE8620HT | 29 | 2018-01-05 | C |  | 59 | 0 |  | 11 | YES |  | 윤호철 |  |  | 1060 | 5 |  | 3 |  |  | 55 | 3 |  |  | 양호 | 양호 | 양호 | 양호 | 양호 | 미정 |  |  | Y |  | 2018-01-05 12:01 | 2018-01-05 11:40 | 2018-01-05 14:55 | 2018-01-05 14:33 | 150 | 22 | 21 | 152 | 195
C41450 | SM50CM | 29 | 2018-01-05 | D |  | 60 | 0 |  | 1 |  |  | 남태희 |  |  | 1101 | 6 |  | 4 | YES |  | 55 | 4 | YES |  | 양호 | 양호 | 양호 | 양호 | 양호 | 미정 |  |  | Y |  | 2018-01-05 17:03 | 2018-01-05 16:35 | 2018-01-05 20:15 | 2018-01-05 19:56 | 100 | 19 | 28 | 173 | 220 | P/P교체 171121---12---227 잔존215
C41454 | SM50CM | 29 | 2018-01-05 | D |  | 61 | 0 |  | 2 |  |  | 남태희 |  |  | 1101 | 7 |  | 1 |  |  | 55 | 1 |  |  | 양호 | 양호 | 양호 | 양호 | 양호 | 미정 |  |  | Y |  | 2018-01-05 21:27 | 2018-01-05 21:20 | 2018-01-06 01:00 | 2018-01-06 00:39 | 65 | 21 | 7 | 192 | 220
C41458 | SM50CM | 29 | 2018-01-05 | A |  | 62 | 0 |  | 3 | [5 empty] | 1077 | 8 |  | 2 |  |  | 55 | 2 |  |  | 양호 | 양호 | 양호 | 양호 | 양호 | 미정 |  |  | Y |  | 2018-01-06 01:58 | 2018-01-06 01:43 | 2018-01-06 05:15 | 2018-01-06 04:52 | 43 | 23 | 15 | 173 | 212
C41462 | SM50CM | 29 | 2018-01-06 | C |  | 63 | 0 |  | 4 | [5 empty] | 1060 | 9 |  | 3 |  |  | 55 | 3 |  |  | 양호 | 양호 | 양호 | 양호 | 양호 | 미정 |  |  | Y |  | 2018-01-06 06:18 | 2018-01-06 06:05 | 2018-01-06 09:50 | 2018-01-06 09:27 | 50 | 23 | 13 | 189 | 225
C41466 | SM25C-JY | 29 | 2018-01-06 | C |  | 64 | 0 |  | 5 |  |  |  | 윤호철 |  | 1060 | 10 |  | 4 | YES |  | 55 | 4 | YES |  | 양호 | 양호 | 양호 | 양호 | 양호 | 미정 |  |  | Y |  | 2018-01-06 11:19 | 2018-01-06 11:00 | 2018-01-06 15:50 | 2018-01-06 15:28 | 70 | 22 | 19 | 249 | 290
C41470 | SM25C | 29 | 2018-01-06 | D |  | 65 | 0 |  | 6 |  |  | 남태희 |  |  | 1101 | 11 |  | 1 |  |  | 55 | 1 |  | O | 양호 | 양호 | 양호 | 양호 | 양호 | 미정 |  |  | Y |  | 2018-01-06 16:39 | 2018-01-06 16:25 | 2018-01-06 19:35 | 2018-01-06 19:28 | 35 | 7 | 14 | 169 | 190
C41474 | DCK45M2 | 29 | 2018-01-06 | D |  | 66 | 0 |  | 7 |  |  | 남태희 |  |  | 1101 | 12 |  | 2 |  |  | 55 | 2 |  |  | 양호 | 양호 | 양호 | 양호 | 양호 | 미정 |  |  | N | 1 | 2018-01-06 21:08 | 2018-01-06 20:55 | 2018-01-07 00:35 | 2018-01-07 00:27 | 80 | 8 | 13 | 199 | 220
C41478 | SM45C | 29 | 2018-01-06 | B |  | 67 | 0 |  | 8 | YES | 150 | 남문희 |  |  | 1093 | 13 |  | 3 |  |  | 55 | 3 |  |  | 양호 | 양호 | 양호 | 양호 | 양호 | 미정 |  |  | Y |  | 2018-01-07 01:59 | 2018-01-07 01:30 | 2018-01-07 05:15 | 2018-01-07 05:05 | 55 | 10 | 29 | 185 | 225
C41482 | DCK45M2 | 29 | 2018-01-07 | C |  | 68 | 0 |  | 1 |  |  | 남문희 |  |  | 1060 | 14 |  | 4 | YES |  | 55 | 4 | YES |  | 양호 | 양호 | 양호 | 양호 | 양호 | 미정 |  |  | Y |  | 2018-01-07 06:50 | 2018-01-07 06:40 | 2018-01-07 10:10 | 2018-01-07 09:44 | 85 | 26 | 10 | 174 | 210
C41486 | DCK45M2 | 29 | 2018-01-07 | C |  | 69 | 0 |  | 2 |  |  |  | 윤호철 |  | 1060 | 15 |  | 1 |  |  | 55 | 1 |  |  | 양호 | 양호 | 양호 | 양호 | 양호 | 미정 |  |  | Y |  | 2018-01-07 11:26 | 2018-01-07 11:05 | 2018-01-07 14:55 | 2018-01-07 14:15 | 55 | 40 | 21 | 169 | 230
C41490 | SNCM439P | 29 | 2018-01-07 | D |  | 70 | 0 |  | 3 |  |  | 남태희 |  |  | 1101 | 16 |  | 2 |  |  | 55 | 2 |  |  | 양호 | 양호 | 양호 | 양호 | 양호 | 미정 |  |  | Y |  | 2018-01-07 16:12 | 2018-01-07 16:05 | 2018-01-07 20:15 | 2018-01-07 19:49 | 70 | 26 | 7 | 217 | 250
C41494 | SM45C | 29 | 2018-01-07 | D |  | 71 | 0 |  | 4 |  |  | 남태희 |  |  | 1101 | 17 | YES | 3 | YES |  | 55 | 3 | YES |  | 양호 | 양호 | 양호 | 양호 | 양호 | 미정 |  |  | Y |  | 2018-01-07 20:35 | 2018-01-07 20:25 | 2018-01-07 23:40 | 2018-01-07 23:19 | 10 | 21 | 10 | 163 | 195
C41498 | AE4145MA2 | 29 | 2018-01-07 | B |  | 72 | 0 |  | 5 |  |  | 남문희 |  |  | 1094 | 1 |  | 1 |  |  | 55 | 1 |  | O | 양호 | 양호 | 양호 | 양호 | 양호 | 미정 |  |  | INGOT |  | 2018-01-08 01:12 | 2018-01-08 00:45 | 2018-01-08 04:00 | 2018-01-08 03:52 | 65 | 8 | 27 | 160 | 195 | 상 부 교 체
C41502 | AE15B36D | 29 | 2018-01-07 | B |  | 73 | 0 |  | 6 |  |  |  | 남문희 |  | 1083 | 2 |  | 2 |  |  | 55 | 2 |  |  | 양호 | 양호 | 양호 | 양호 | 양호 | 미정 |  |  | Y |  | 2018-01-08 05:54 | 2018-01-08 05:35 | 2018-01-08 09:20 | 2018-01-08 09:03 | 95 | 17 | 19 | 189 | 225
C41506 | AE15B36D2 | 29 | 2018-01-08 | C |  | 74 | 0 |  | 7 |  |  |  | 윤호철 |  | 1060 | 3 |  | 3 |  |  | 55 | 3 |  |  | 양호 | 양호 | 양호 | 양호 | 양호 | 미정 |  |  | Y |  | 2018-01-08 10:07 | 2018-01-08 09:55 | 2018-01-08 13:40 | 2018-01-08 13:22 | 35 | 18 | 12 | 195 | 225
C41510 | AE15B36D2 | 29 | 2018-01-08 | A |  | 75 | 0 |  | 8 | [5 empty] | 1107 | 4 |  | 4 | YES |  | 55 | 4 | YES |  | 양호 | 양호 | 양호 | 양호 | 양호 | 미정 |  |  | Y |  | 2018-01-08 14:42 | 2018-01-08 14:30 | 2018-01-08 18:20 | 2018-01-08 17:39 | 50 | 41 | 12 | 177 | 230
C41514 | AE15B36D2 | 29 | 2018-01-08 | A |  | 76 | 0 |  | 9 | [5 empty] | 1080 | 5 |  | 1 |  |  | 55 | 1 |  |  | 양호 | 양호 | 양호 | 양호 | 양호 | 미정 |  |  | Y |  | 2018-01-08 19:06 | 2018-01-08 18:45 | 2018-01-08 22:25 | 2018-01-08 22:04 | 25 | 21 | 21 | 178 | 220
C41518 | SM45C | 29 | 2018-01-08 | B |  | 77 | 0 |  | 1 |  |  | 남문희 |  |  | 1073 | 6 |  | 2 |  |  | 55 | 2 |  |  | 양호 | 양호 | 양호 | 양호 | 양호 | 미정 |  |  | Y |  | 2018-01-08 23:37 | 2018-01-08 23:25 | 2018-01-09 02:35 | 2018-01-09 02:27 | 60 | 8 | 12 | 171 | 190 | PP 171123-19-217
C41522 | SCM415C2 | 29 | 2018-01-08 | B |  | 78 | 0 |  | 2 |  |  | 남문희 |  |  | 1069 | 7 |  | 3 |  |  | 55 | 3 |  |  | 양호 | 양호 | 양호 | 양호 | 양호 | 미정 |  |  | INGOT |  | 2018-01-09 04:17 | 2018-01-09 04:00 | 2018-01-09 07:20 | 2018-01-09 06:45 | 85 | 35 | 17 | 148 | 200
B42946 | AE15B35C | 29 | 2018-01-09 | A |  | 79 | 0 |  | 3 | [5 empty] | 1088 | 8 |  | 4 | YES |  | 55 | 4 | YES |  | 양호 | 양호 | 양호 | 양호 | 양호 | 미정 |  |  | Y |  | 2018-01-09 18:13 | 2018-01-09 17:55 | 2018-01-09 21:50 | 2018-01-09 21:40 | 635 | 10 | 18 | 207 | 235
B42950 | AE15B35C | 29 | 2018-01-09 | B |  | 80 | 0 |  | 4 | [5 empty] | 1088 | 9 |  | 1 |  |  | 55 | 1 |  | O | 양호 | 양호 | 양호 | 양호 | 양호 | 미정 |  |  | Y |  | 2018-01-09 22:26 | 2018-01-09 22:10 | 2018-01-10 02:17 | 2018-01-10 01:53 | 20 | 24 | 16 | 207 | 247 | AR-10.35
B42954 | KBMA75S | 29 | 2018-01-09 | B |  | 81 | 0 |  | 5 |  |  |  | 윤석재 |  | 1098 | 10 |  | 2 | YES |  | 55 | 2 | YES |  | 양호 | 양호 | 양호 | 양호 | 양호 | 미정 |  |  | Y |  | 2018-01-10 02:32 | 2018-01-10 02:25 | 2018-01-10 05:43 | 2018-01-10 05:30 | 8 | 13 | 7 | 177 | 198 | AR-10.2 CN깨짐
C41527 | SM45C | 29 | 2018-01-10 | D |  | 82 | 0 |  | 6 | [5 empty] | 1101 | 11 |  | 1 |  |  | 55 | 1 |  | O | 양호 | 양호 | 양호 | 양호 | 양호 | 미정 |  |  | Y |  | 2018-01-10 09:42 | 2018-01-10 09:20 | 2018-01-10 12:50 | 2018-01-10 12:20 | 217 | 30 | 22 | 158 | 210
C41531 | SM45C | 29 | 2018-01-10 | D |  | 83 | 0 |  | 7 |  |  | 남태희 |  |  | 1105 | 12 |  | 2 |  |  | 55 | 2 |  |  | 양호 | 양호 | 양호 | 양호 | 양호 | 미정 |  |  | Y |  | 2018-01-10 14:05 | 2018-01-10 13:50 | 2018-01-10 16:49 | 2018-01-10 16:39 | 60 | 10 | 15 | 154 | 179
C41535 | AE1541M4 | 29 | 2018-01-10 | A |  | 84 | 0 |  | 8 | [5 empty] | 1079 | 13 |  | 3 |  |  | 55 | 3 |  |  | 양호 | 양호 | 양호 | 양호 | 양호 | 미정 |  |  | Y |  | 2018-01-10 19:20 | 2018-01-10 18:22 | 2018-01-10 23:05 | 2018-01-10 22:33 | 93 | 32 | 58 | 193 | 283
C41539 | AE1541M | 29 | 2018-01-10 | B |  | 85 | 0 |  | 9 |  |  |  | 윤석재 |  | 1076 | 14 |  | 1 |  |  | 55 | 1 |  | O | 양호 | 양호 | 양호 | 양호 | 양호 | 미정 |  |  | Y |  | 2018-01-11 00:06 | 2018-01-10 23:55 | 2018-01-11 03:20 | 2018-01-11 02:58 | 50 | 22 | 11 | 172 | 205
C41543 | AE1541M | 29 | 2018-01-10 | B |  | 86 | 0 |  | 10 |  |  |  | 윤석재 |  | 1091 | 15 |  | 2 |  |  | 55 | 2 |  |  | 양호 | 양호 | 양호 | 양호 | 양호 | 미정 |  |  | Y |  | 2018-01-11 04:27 | 2018-01-11 04:15 | 2018-01-11 07:30 | 2018-01-11 07:19 | 55 | 11 | 12 | 172 | 195 | 29호래들86회 대보수 과침식
B43162 | AE1548 | 29 | 2018-01-19 | C | LADLE 대보수 첫회 | 1 | 0 | 내삽 | 1 |  |  | 최용선 |  |  | 1170 | 1 |  | 1 |  |  | 55 | 1 |  |  | 양호 | 양호 | 양호 | 양호 | 양호 | 미정 |  |  | Y |  | 2018-01-19 19:06 | 2018-01-19 18:52 | 2018-01-19 22:45 | 2018-01-19 22:32 | 12202 | 13 | 14 | 206 | 233 | P/P 170831-10 194 |  | 2018-01-19 04:30 | 2018-01-19 14:00 | 570 | 940 | 10 |  | 2018-01-19 14:10 | 2018-01-19 18:52 | 282 | 1170 | 212 | 247 | 275 | 14
B43166 | AE1548 | 29 | 2018-01-19 | D |  | 2 | 0 |  | 2 |  |  | 송의섭 |  |  | 1088 | 2 |  | 2 |  |  | 55 | 2 |  |  | 양호 | 양호 | 양호 | 양호 | 양호 | 미정 |  |  | Y |  | 2018-01-19 23:30 | 2018-01-19 23:20 | 2018-01-20 03:07 | 2018-01-20 02:51 | 35 | 16 | 10 | 201 | 227
B43170 | AE1548 | 29 | 2018-01-19 | D |  | 3 | 0 |  | 3 |  |  | 송의섭 |  |  | 1086 | 3 |  | 3 | YES |  | 55 | 3 | YES |  | 양호 | 양호 | 양호 | 양호 | 양호 | 미정 |  |  | Y |  | 2018-01-20 03:40 | 2018-01-20 03:33 | 2018-01-20 07:47 | 2018-01-20 07:14 | 26 | 33 | 7 | 214 | 254
A43184 | SP-AE1055LS | 29 | 2018-01-20 | B |  | 4 | 0 |  | 4 |  |  | 우설식 |  |  | 1085 | 4 |  | 1 |  |  | 55 | 1 |  | O | 양호 | 양호 | 양호 | 양호 | 양호 | 미정 |  |  | Y |  | 2018-01-20 08:28 | 2018-01-20 07:55 | 2018-01-20 11:25 | 2018-01-20 11:03 | 8 | 22 | 33 | 155 | 210 | AR-10.2
A43188 | SP-AE1055LS | 29 | 2018-01-20 | B |  | 5 | 0 |  | 5 | [5 empty] | 1090 | 5 |  | 2 |  |  | 55 | 2 |  |  | 양호 | 양호 | 양호 | 양호 | 양호 | 미정 |  |  | Y |  | 2018-01-20 12:21 | 2018-01-20 11:55 | 2018-01-20 16:00 | 2018-01-20 15:15 | 30 | 45 | 26 | 174 | 245 | AR-9.5
A43192 | STB2 | 29 | 2018-01-20 | C |  | 6 | 0 |  | 6 |  |  | 윤호철 | 김웅철 |  | 1077 | 6 |  | 3 |  |  | 55 | 3 |  |  | 양호 | 양호 | 양호 | 양호 | 양호 | 미정 |  |  | Y |  | 2018-01-20 16:40 | 2018-01-20 16:27 | 2018-01-20 20:18 | 2018-01-20 20:00 | 27 | 18 | 13 | 200 | 231 | AR-10.8
A43196 | STB2 | 29 | 2018-01-20 | C |  | 7 | 0 |  | 7 |  |  | 윤호철 | 김웅철 |  | 1086 | 7 |  | 4 | YES |  | 55 | 4 | YES |  | 양호 | 양호 | 양호 | 양호 | 양호 | 미정 |  |  | Y |  | 2018-01-20 21:02 | 2018-01-20 20:44 | 2018-01-21 00:36 | 2018-01-21 00:20 | 26 | 16 | 18 | 199 | 232 | AR-10.8
A43200 | STB2 | 29 | 2018-01-20 | D |  | 8 | 0 |  | 8 |  |  |  | 장신일 |  | 1089 | 8 |  | 1 |  |  | 55 | 1 |  |  | 양호 | 양호 | 양호 | 양호 | 양호 | 미정 |  |  | Y |  | 2018-01-21 01:39 | 2018-01-21 01:20 | 2018-01-21 05:07 | 2018-01-21 04:47 | 44 | 20 | 19 | 187 | 227
A43204 | STB2 | 29 | 2018-01-21 | B |  | 9 | 0 |  | 9 |  |  | 장신일 |  |  | 1083 | 9 |  | 2 |  |  | 55 | 2 |  |  | 양호 | 양호 | 양호 | 양호 | 양호 | 미정 |  |  | Y |  | 2018-01-21 06:09 | 2018-01-21 05:53 | 2018-01-21 09:55 | 2018-01-21 09:17 | 46 | 38 | 16 | 188 | 242
A43208 | STB2 | 29 | 2018-01-21 | B |  | 10 | 0 |  | 10 |  |  | 우설식 |  |  | 1083 | 10 |  | 3 |  |  | 55 | 3 |  |  | 양호 | 양호 | 양호 | 양호 | 양호 | 미정 |  |  | Y |  | 2018-01-21 10:29 | 2018-01-21 10:15 | 2018-01-21 15:13 | 2018-01-21 13:55 | 20 | 78 | 14 | 206 | 298 | AR-9.35
A43213 | SCR440HF | 29 | 2018-01-21 | C |  | 11 | 0 |  | 11 |  |  | 윤호철 | 김웅철 |  | 1092 | 11 |  | 4 | YES |  | 55 | 4 | YES |  | 양호 | 양호 | 양호 | 양호 | 양호 | 미정 |  |  | Y |  | 2018-01-21 15:35 | 2018-01-21 15:20 | 2018-01-21 18:40 | 2018-01-21 18:27 | 7 | 13 | 15 | 172 | 200 | AR-10.6
A43217 | SCR440HF | 29 | 2018-01-21 | C |  | 12 | 0 |  | 12 |  |  | 윤호철 | 김웅철 |  | 1086 | 12 |  | 1 |  |  | 55 | 1 |  |  | 양호 | 양호 | 양호 | 양호 | 양호 | 미정 |  |  | Y |  | 2018-01-21 19:39 | 2018-01-21 19:15 | 2018-01-21 22:48 | 2018-01-21 22:29 | 35 | 19 | 24 | 169 | 213 | AR-10.2
A43221 | SM45C | 29 | 2018-01-21 | A |  | 13 | 0 |  | 13 |  |  |  | 김웅철 |  | 1125 | 13 |  | 2 |  |  | 55 | 2 |  |  | 양호 | 양호 | 양호 | 양호 | 양호 | 미정 |  |  | Y |  | 2018-01-22 00:15 | 2018-01-21 23:50 | 2018-01-22 03:20 | 2018-01-22 03:06 | 62 | 14 | 25 | 170 | 210 | AR-10.40
A43225 | SM45C | 29 | 2018-01-21 | A |  | 14 | 0 |  | 14 |  |  | 김웅철 |  |  | 1099 | 14 |  | 3 | YES |  | 55 | 3 | YES |  | 양호 | 양호 | 양호 | 양호 | 양호 | 미정 |  |  | Y |  | 2018-01-22 04:24 | 2018-01-22 04:15 | 2018-01-22 07:38 | 2018-01-22 07:10 | 55 | 28 | 9 | 167 | 203 | AR-10.6
A43229 | SM45C | 29 | 2018-01-22 | B |  | 15 | 0 |  | 15 |  |  | 윤석재 |  |  | 1080 | 15 |  | 1 |  |  | 55 | 1 |  | O | 양호 | 양호 | 양호 | 양호 | 양호 | 미정 |  |  | Y |  | 2018-01-22 08:36 | 2018-01-22 08:30 | 2018-01-22 11:57 | 2018-01-22 11:42 | 52 | 15 | 6 | 186 | 207
A43232 | SCR420HON | 29 | 2018-01-22 | B |  | 16 | 0 |  | 16 | YES |  | 윤석재 |  |  | 1080 | 16 |  | 2 | YES |  | 55 | 2 | YES |  | 양호 | 양호 | 양호 | 양호 | 양호 | 미정 |  |  | Y |  | 2018-01-22 12:44 | 2018-01-22 12:30 | 2018-01-22 16:05 | 2018-01-22 15:41 | 33 | 24 | 14 | 177 | 215 | AR-9.6 C/N철피녹음 하부교체함
A43236 | AE1038M2 | 29 | 2018-01-22 | C |  | 17 | 0 | 외삽1 | 1 |  |  | 강상완 | 김웅철 |  | 1092 | 17 |  | 1 |  |  | 55 | 1 |  | O | 양호 | 양호 | 양호 | 양호 | 양호 | 미정 |  |  | Y |  | 2018-01-22 17:14 | 2018-01-22 17:05 | 2018-01-22 20:50 | 2018-01-22 20:33 | 60 | 17 | 9 | 199 | 225 | AR-10.5
A43240 | AE15B36C2 | 29 | 2018-01-22 | C |  | 18 | 0 |  | 2 |  |  | 강상완 | 김웅철 |  | 1096 | 18 |  | 2 |  |  | 55 | 2 |  |  | 양호 | 양호 | 양호 | 양호 | 양호 | 미정 |  |  | Y |  | 2018-01-22 21:45 | 2018-01-22 21:25 | 2018-01-23 01:20 | 2018-01-23 00:54 | 35 | 26 | 20 | 189 | 235 | AR-9.4
A43244 | AE1055LS | 29 | 2018-01-22 | A |  | 19 | 0 |  | 3 |  |  | 강상완 |  |  | 1095 | 19 | YES | 3 | YES |  | 55 | 3 | YES |  | 양호 | 양호 | 양호 | 양호 | 양호 | 미정 |  |  | Y |  | 2018-01-23 02:37 | 2018-01-23 02:20 | 2018-01-23 06:43 | 2018-01-23 06:22 | 60 | 21 | 17 | 225 | 263 | AR-9.8
A43263 | BP-SCM420HT | 29 | 2018-01-23 | A |  | 20 | 0 |  | 4 | [5 empty] | 1131 | 1 |  | 1 |  |  | 55 | 1 |  | O | 양호 | 양호 | 양호 | 양호 | 양호 | 미정 |  |  | Y |  | 2018-01-23 23:35 | 2018-01-23 23:20 | 2018-01-24 02:39 | 2018-01-24 02:13 | 997 | 26 | 15 | 158 | 199
A43267 | BP-SCM420HT | 29 | 2018-01-23 | A |  | 21 | 0 |  | 5 | [5 empty] | 1133 | 2 |  | 2 |  |  | 55 | 2 |  |  | 양호 | 양호 | 양호 | 양호 | 양호 | 미정 |  |  | Y |  | 2018-01-24 03:45 | 2018-01-24 03:33 | 2018-01-24 07:10 | 2018-01-24 06:31 | 54 | 39 | 12 | 166 | 217 | AR-10.2
A43271 | 42CRMO4MS | 29 | 2018-01-24 | B |  | 22 | 0 |  | 6 | [5 empty] | 1080 | 3 |  | 3 |  |  | 55 | 3 |  |  | 양호 | 양호 | 양호 | 양호 | 양호 | 미정 |  |  | Y |  | 2018-01-24 08:19 | 2018-01-24 07:52 | 2018-01-24 12:20 | 2018-01-24 11:45 | 42 | 35 | 27 | 206 | 268
A43275 | 42CRMO4MS | 29 | 2018-01-24 | B |  | 23 | 0 |  | 7 |  |  | 우설식 |  |  | 1079 | 4 |  | 4 |  |  | 55 | 4 |  |  | 양호 | 양호 | 양호 | 양호 | 양호 | 미정 |  |  | Y |  | 2018-01-24 13:39 | 2018-01-24 13:25 | 2018-01-24 17:00 | 2018-01-24 16:30 | 65 | 30 | 14 | 171 | 215
A43279 | 42CRMO4MS2 | 29 | 2018-01-24 | D |  | 24 | 0 |  | 8 |  |  | 송의섭 |  |  | 1086 | 5 |  | 1 |  |  | 55 | 1 |  |  | 양호 | 양호 | 양호 | 양호 | 양호 | 미정 |  |  | Y |  | 2018-01-24 17:48 | 2018-01-24 17:40 | 2018-01-24 21:28 | 2018-01-24 21:14 | 40 | 14 | 8 | 206 | 228
A43283 | BP-SCR420H1V | 29 | 2018-01-24 | A |  | 25 | 0 |  | 9 |  |  | 송의섭 |  |  | 1132 | 6 |  | 2 |  |  | 55 | 2 |  |  | 양호 | 양호 | 양호 | 양호 | 양호 | 미정 |  |  | Y |  | 2018-01-24 22:29 | 2018-01-24 22:08 | 2018-01-25 02:01 | 2018-01-25 01:33 | 40 | 28 | 21 | 184 | 233
A43287 | BP-SCR420H1V | 29 | 2018-01-24 | A |  | 26 | 0 |  | 10 | YES |  | 강상완 | 장신일 |  | 1129 | 7 |  | 3 |  |  | 55 | 3 |  |  | 양호 | 양호 | 양호 | 양호 | 양호 | 미정 |  |  | Y |  | 2018-01-25 02:36 | 2018-01-25 02:18 | 2018-01-25 06:08 | 2018-01-25 05:36 | 17 | 32 | 18 | 180 | 230 | AR-9.7
A43291 | AE1055M1 | 29 | 2018-01-25 | C |  | 27 | 0 | 외삽2 | 1 |  |  | 윤호철 | 김웅철 |  | 1091 | 8 |  | 4 | YES |  | 55 | 4 | YES |  | 양호 | 양호 | 양호 | 양호 | 양호 | 미정 |  |  | Y |  | 2018-01-25 06:42 | 2018-01-25 06:30 | 2018-01-25 11:05 | 2018-01-25 10:18 | 22 | 47 | 12 | 216 | 275 | P/P 171118-08 [172]
A43296 | AE1055M1 | 29 | 2018-01-25 | C |  | 28 | 0 |  | 2 |  |  | 윤호철 | 김웅철 |  | 1091 | 9 |  | 1 |  |  | 55 | 1 |  |  | 양호 | 양호 | 양호 | 양호 | 양호 | 미정 |  |  | Y |  | 2018-01-25 12:22 | 2018-01-25 12:05 | 2018-01-25 15:55 | 2018-01-25 15:10 | 60 | 45 | 17 | 169 | 230 | AR-10.8
A43300 | SCR420HB2 | 29 | 2018-01-25 | D |  | 29 | 0 |  | 3 |  |  | 송의섭 |  |  | 1088 | 10 |  | 2 |  |  | 55 | 2 |  |  | 양호 | 양호 | 양호 | 양호 | 양호 | 미정 |  |  | Y |  | 2018-01-25 16:51 | 2018-01-25 16:31 | 2018-01-25 19:42 | 2018-01-25 19:28 | 36 | 14 | 20 | 157 | 191
A43304 | SCR420HB2 | 29 | 2018-01-25 | D |  | 30 | 0 |  | 4 |  |  | 장신일 |  |  | 1088 | 11 |  | 3 |  |  | 55 | 3 |  |  | 양호 | 양호 | 양호 | 양호 | 양호 | 미정 |  |  | Y |  | 2018-01-25 20:57 | 2018-01-25 20:43 | 2018-01-26 00:05 | 2018-01-25 23:42 | 61 | 23 | 14 | 166 | 202 | LF 1기 작업후 슬라그 제제키 위해 수강1호 하강시 나팔관쪽이 일부 파손되어 복권쪽에 걸려 기중기 작업불가로 1기쪽 작업자드리 나팔관을 해체함
B43307 | SCM415C2 | 29 | 2018-01-26 | C |  | 31 | 0 |  | 5 |  |  | 송의섭 |  |  | 1090 | 12 |  | 4 |  |  | 55 | 4 |  |  | 양호 | 양호 | 양호 | 양호 | 양호 | 미정 |  |  | INGOT |  | 2018-01-26 09:46 | 2018-01-26 09:20 | 2018-01-26 11:05 | 2018-01-26 13:32 | 555 | -147 | 26 | 226 | 105 | AR-9.8 래들 장시간대기로 래들교체함
B43306 | AE4140MB | 29 | 2018-01-26 | C |  | 32 | 0 |  | 6 |  |  | 최용선 |  |  | 1091 | 12 |  | 4 | YES |  | 55 | 4 | YES |  | 양호 | 양호 | 양호 | 양호 | 양호 | 미정 |  |  | Y |  | 2018-01-26 08:20 | 2018-01-26 13:38 | 2018-01-26 17:35 | 2018-01-26 16:58 | 153 | 37 | -318 | 518 | 237 | AR-10.8
B43312 | AE4140MB2 | 29 | 2018-01-26 | D |  | 33 | 0 |  | 7 |  |  | 송의섭 |  |  | 1086 | 13 |  | 1 |  |  | 55 | 1 |  |  | 양호 | 양호 | 양호 | 양호 | 양호 | 미정 |  |  | Y |  | 2018-01-26 18:42 | 2018-01-26 18:25 | 2018-01-26 22:17 | 2018-01-26 22:02 | 50 | 15 | 17 | 200 | 232
B43316 | AE4140MB2 | 29 | 2018-01-26 | B |  | 34 | 0 |  | 8 |  |  | 윤석재 | 우설식 |  | 1083 | 14 |  | 2 |  |  | 55 | 2 |  |  | 양호 | 양호 | 양호 | 양호 | 양호 | 미정 |  |  | Y |  | 2018-01-26 23:43 | 2018-01-26 23:32 | 2018-01-27 02:52 | 2018-01-27 02:41 | 75 | 11 | 11 | 178 | 200 | AR-9.65
B43320 | AE4130MV | 29 | 2018-01-26 | B |  | 35 | 0 |  | 9 |  |  |  | 윤석재 |  | 1080 | 15 |  | 3 | YES |  | 55 | 3 | YES |  | 양호 | 양호 | 양호 | 양호 | 양호 | 미정 |  |  | Y |  | 2018-01-27 04:02 | 2018-01-27 03:42 | 2018-01-27 07:45 | 2018-01-27 07:26 | 50 | 19 | 20 | 204 | 243 | AR-9.7 C/N 흔들려서 하부교체함
B43324 | AE4130MV | 29 | 2018-01-27 | C |  | 36 | 0 |  | 10 |  |  | 최용선 |  |  | 1078 | 16 |  | 1 |  |  | 55 | 1 |  | O | 양호 | 양호 | 양호 | 양호 | 양호 | 미정 |  |  | Y |  | 2018-01-27 08:38 | 2018-01-27 08:13 | 2018-01-27 11:50 | 2018-01-27 11:31 | 28 | 19 | 25 | 173 | 217 | AR-10.8
B43328 | AE4130MV | 29 | 2018-01-27 | C |  | 37 | 0 |  | 11 |  |  | 최용선 |  |  | 1105 | 17 |  | 2 |  |  | 55 | 2 |  |  | 양호 | 양호 | 양호 | 양호 | 양호 | 미정 |  |  | Y |  | 2018-01-27 12:55 | 2018-01-27 12:30 | 2018-01-27 15:55 | 2018-01-27 15:45 | 40 | 10 | 25 | 170 | 205 | AR-10.5
A43345 | SMN440 | 29 | 2018-01-27 | D |  | 38 | 0 |  | 12 | YES | 150 | 송의섭 |  |  | 1086 | 18 | YES | 3 | YES |  | 55 | 3 | YES |  | 양호 | 양호 | 양호 | 양호 | 양호 | 미정 |  |  | Y |  | 2018-01-27 19:18 | 2018-01-27 18:55 | 2018-01-27 22:40 | 2018-01-27 22:14 | 180 | 26 | 23 | 175 | 225
B43334 | SM45CS | 29 | 2018-01-27 | B |  | 39 | 0 | 외삽3 | 1 |  |  | 우설식 | 윤석재 |  | 1085 | 1 |  | 1 |  |  | 55 | 1 |  | O | 양호 | 양호 | 양호 | 양호 | 양호 | 미정 |  |  | Y |  | 2018-01-27 23:52 | 2018-01-27 23:40 | 2018-01-28 03:03 | 2018-01-28 02:42 | 60 | 21 | 12 | 170 | 203 | P/P170830-05(170)
B43338 | 46MNVS6 | 29 | 2018-01-27 | B |  | 40 | 0 |  | 2 |  |  | 윤석재 |  |  | 1079 | 2 |  | 2 |  |  | 55 | 2 |  |  | 양호 | 양호 | 양호 | 양호 | 양호 | 미정 |  |  | Y |  | 2018-01-28 03:54 | 2018-01-28 03:40 | 2018-01-28 07:13 | 2018-01-28 06:52 | 37 | 21 | 14 | 177 | 213 | AR-10.5
B43342 | SCM415 | 29 | 2018-01-28 | C |  | 41 | 0 |  | 3 |  |  | 최용선 |  |  | 1099 | 3 |  | 3 |  |  | 55 | 3 |  |  | 양호 | 양호 | 양호 | 양호 | 양호 | 미정 |  |  | Y |  | 2018-01-28 08:09 | 2018-01-28 07:55 | 2018-01-28 11:30 | 2018-01-28 11:05 | 42 | 25 | 14 | 176 | 215 | AR-10.45
B43346 | SCM415 | 29 | 2018-01-28 | C |  | 42 | 0 |  | 4 |  |  | 최용선 |  |  | 1091 | 4 |  | 4 | YES |  | 55 | 4 | YES |  | 양호 | 양호 | 양호 | 양호 | 양호 | 미정 |  |  | Y |  | 2018-01-28 12:20 | 2018-01-28 12:08 | 2018-01-28 15:50 | 2018-01-28 15:27 | 38 | 23 | 12 | 187 | 222 | AR-10.8
B43350 | SM45CB | 29 | 2018-01-28 | A |  | 43 | 0 |  | 5 |  |  | 강상완 |  |  | 1096 | 5 |  | 1 |  |  | 55 | 1 |  |  | 양호 | 양호 | 양호 | 양호 | 양호 | 미정 |  |  | Y |  | 2018-01-28 16:25 | 2018-01-28 16:10 | 2018-01-28 20:13 | 2018-01-28 19:59 | 20 | 14 | 15 | 214 | 243 | AR-10.4
B43355 | SM45CB | 29 | 2018-01-28 | A |  | 44 | 0 |  | 6 |  |  | 김웅철 |  |  | 1096 | 6 |  | 2 |  |  | 55 | 2 |  |  | 양호 | 양호 | 양호 | 양호 | 양호 | 미정 |  |  | Y |  | 2018-01-28 21:23 | 2018-01-28 21:10 | 2018-01-29 00:30 | 2018-01-29 00:14 | 57 | 16 | 13 | 171 | 200 | AR-10.8
A43372 | SCR420HB2 | 29 | 2018-01-28 | B |  | 45 | 0 |  | 7 |  |  |  | 윤석재 |  | 1078 | 7 |  | 3 |  |  | 55 | 3 |  |  | 양호 | 양호 | 양호 | 양호 | 양호 | 미정 |  |  | Y |  | 2018-01-29 00:48 | 2018-01-29 00:38 | 2018-01-29 03:58 | 2018-01-29 03:45 | 8 | 13 | 10 | 177 | 200 | AR-10.25
A43376 | STB2 | 29 | 2018-01-28 | B |  | 46 | 0 |  | 8 |  |  | 윤석재 |  |  | 1085 | 8 |  | 4 | YES |  | 55 | 4 | YES |  | 양호 | 양호 | 양호 | 양호 | 양호 | 미정 |  |  | Y |  | 2018-01-29 04:35 | 2018-01-29 04:18 | 2018-01-29 08:30 | 2018-01-29 08:15 | 20 | 15 | 17 | 220 | 252 | AR-10.7
A43380 | STB2 | 29 | 2018-01-29 | C |  | 47 | 0 |  | 9 |  |  | 윤호철 | 김웅철 |  | 1099 | 9 |  | 1 |  |  | 55 | 1 |  |  | 양호 | 양호 | 양호 | 양호 | 양호 | 미정 |  |  | Y |  | 2018-01-29 09:01 | 2018-01-29 08:55 | 2018-01-29 12:55 | 2018-01-29 12:38 | 25 | 17 | 6 | 217 | 240 | AR-10.8
A43384 | SP-STB2 | 29 | 2018-01-29 | A |  | 48 | 0 | 외삽4 | 1 |  |  | 윤호철 | 김웅철 |  | 1120 | 10 |  | 2 |  |  | 55 | 2 |  |  | 양호 | 양호 | 양호 | 양호 | 양호 | 미정 |  |  | Y |  | 2018-01-29 14:49 | 2018-01-29 14:40 | 2018-01-29 18:45 | 2018-01-29 18:10 | 105 | 35 | 9 | 201 | 245
A43388 | SCM420HI | 29 | 2018-01-29 | A |  | 49 | 0 |  | 2 | [5 empty] | 1118 | 11 |  | 3 | YES |  | 55 | 3 | YES |  | 양호 | 양호 | 양호 | 양호 | 양호 | 미정 |  |  | INGOT |  | 2018-01-29 19:12 | 2018-01-29 19:00 | 2018-01-29 22:13 | 2018-01-29 21:44 | 15 | 29 | 12 | 152 | 193 | AR-10.8 인고트작업 오버플러발생함
B43393 | AE1045M6 | 29 | 2018-01-30 | D |  | 50 | 0 |  | 3 | [5 empty] | 1033 | 12 |  | 1 |  |  | 55 | 1 |  | O | 양호 | 양호 | 양호 | 양호 | 양호 | 미정 |  |  | Y |  | 2018-01-30 13:55 | 2018-01-30 13:50 | 2018-01-30 16:52 | 2018-01-30 16:37 | 937 | 15 | 5 | 162 | 182
B43397 | SCR420HB | 29 | 2018-01-30 | A |  | 51 | 0 |  | 4 | [5 empty] | 1152 | 13 |  | 2 |  |  | 55 | 2 |  |  | 양호 | 양호 | 양호 | 양호 | 양호 | 미정 |  |  | Y |  | 2018-01-30 18:24 | 2018-01-30 17:58 | 2018-01-30 21:35 | 2018-01-30 21:16 | 66 | 20 | 26 | 171 | 217 | AR-10.7
A43413 | AE1043M | 29 | 2018-01-30 | A |  | 52 | 0 |  | 5 |  |  | 강상완 | 윤석재 |  | 1131 | 14 |  | 3 |  |  | 55 | 3 |  |  | 양호 | 양호 | 양호 | 양호 | 양호 | 미정 |  |  | Y |  | 2018-01-30 22:16 | 2018-01-30 22:04 | 2018-01-31 02:12 | 2018-01-31 01:55 | 29 | 17 | 12 | 218 | 248 | AR-10.9
A43417 | STB2 | 29 | 2018-01-30 | B |  | 53 | 0 |  | 6 |  |  |  | 윤석재 |  | 1090 | 15 |  | 4 | YES |  | 55 | 4 | YES |  | 양호 | 양호 | 양호 | 양호 | 양호 | 미정 |  |  | Y |  | 2018-01-31 02:31 | 2018-01-31 02:18 | 2018-01-31 05:48 | 2018-01-31 05:33 | 6 | 15 | 13 | 182 | 210 | AR-10.2
A43421 | STB2 | 29 | 2018-01-31 | D |  | 54 | 0 |  | 7 |  |  |  | 장신일 |  | 1087 | 16 |  | 1 |  |  | 55 | 1 |  |  | 양호 | 양호 | 양호 | 양호 | 양호 | 미정 |  |  | Y |  | 2018-01-31 06:54 | 2018-01-31 06:30 | 2018-01-31 10:25 | 2018-01-31 10:01 | 42 | 24 | 24 | 188 | 235
B43410 | KBMA75S | 29 | 2018-01-31 | D |  | 55 | 0 |  | 8 |  |  | 장신일 |  |  | 1087 | 17 |  | 2 |  |  | 55 | 2 |  |  | 양호 | 양호 | 양호 | 양호 | 양호 | 미정 |  |  | Y |  | 2018-01-31 10:43 | 2018-01-31 10:37 | 2018-01-31 14:10 | 2018-01-31 13:44 | 12 | 26 | 6 | 181 | 213
B43414 | SM20C | 29 | 2018-01-31 | A |  | 56 | 0 |  | 9 | [5 empty] | 1139 | 18 |  | 3 |  |  | 55 | 3 |  |  | 양호 | 양호 | 양호 | 양호 | 양호 | 미정 |  |  | Y |  | 2018-01-31 15:03 | 2018-01-31 14:37 | 2018-01-31 18:28 | 2018-01-31 18:04 | 27 | 24 | 26 | 181 | 231 | AR-1.6
B43418 | SM20C | 29 | 2018-01-31 | A |  | 57 | 0 |  | 10 | YES |  |  | 장신일 |  | 1135 | 19 | YES | 4 | YES |  | 55 | 4 | YES |  | 양호 | 양호 | 양호 | 양호 | 양호 | 미정 |  |  | Y |  | 2018-01-31 18:49 | 2018-01-31 18:35 | 2018-01-31 22:35 | 2018-01-31 22:23 | 7 | 12 | 14 | 214 | 240 | AR-10.25
B43422 | FPA-KSG4120H | 29 | 2018-01-31 | C |  | 58 | 0 | 외삽5 | 1 |  |  | 최용선 |  |  | 1095 | 1 |  | 1 |  |  | 55 | 1 |  |  | 양호 | 양호 | 양호 | 양호 | 양호 | 미정 |  |  | Y |  | 2018-01-31 23:30 | 2018-01-31 23:20 | 2018-02-01 03:05 | 2018-02-01 02:49 | 45 | 16 | 10 | 199 | 225 | P/P 12-1-1 [198]
B43426 | KSG4120H | 29 | 2018-01-31 | C |  | 59 | 0 |  | 2 |  |  | 최용선 |  |  | 1089 | 2 |  | 2 |  |  | 55 | 2 |  |  | 양호 | 양호 | 양호 | 양호 | 양호 | 미정 |  |  | Y |  | 2018-02-01 04:00 | 2018-02-01 03:55 | 2018-02-01 07:20 | 2018-02-01 06:58 | 50 | 22 | 5 | 178 | 205 | AR-10.2
C42019 | SUP9DM | 29 | 2018-02-01 | D |  | 60 | 0 |  | 3 |  |  | 남태희 |  |  | 1101 | 3 |  | 3 |  |  | 55 | 3 |  |  | 양호 | 양호 | 양호 | 양호 | 양호 | 미정 |  |  | Y |  | 2018-02-01 09:00 | 2018-02-01 08:50 | 2018-02-01 12:10 | 2018-02-01 11:42 | 90 | 28 | 10 | 162 | 200
C42023 | SUP9DM | 29 | 2018-02-01 | D |  | 61 | 0 |  | 4 |  |  | 남태희 |  |  | 1101 | 4 |  | 4 |  |  | 55 | 4 |  |  | 양호 | 양호 | 양호 | 양호 | 양호 | 미정 |  |  | Y |  | 2018-02-01 13:18 | 2018-02-01 13:05 | 2018-02-01 16:20 | 2018-02-01 15:57 | 55 | 23 | 13 | 159 | 195
C42027 | SUP9DM | 29 | 2018-02-01 | A |  | 62 | 0 |  | 5 | [5 empty] | 1080 | 5 |  | 1 |  |  | 55 | 1 |  |  | 양호 | 양호 | 양호 | 양호 | 양호 | 미정 |  |  | Y |  | 2018-02-01 17:31 | 2018-02-01 17:25 | 2018-02-01 21:15 | 2018-02-01 20:48 | 65 | 27 | 6 | 197 | 230
C42031 | SM55C | 29 | 2018-02-01 | C |  | 63 | 0 |  | 6 | [5 empty] | 1060 | 6 |  | 2 |  |  | 55 | 2 |  |  | 양호 | 양호 | 양호 | 양호 | 양호 | 미정 |  |  | Y |  | 2018-02-01 22:20 | 2018-02-01 22:10 | 2018-02-02 01:45 | 2018-02-02 01:29 | 55 | 16 | 10 | 189 | 215
C42035 | SM50CM | 29 | 2018-02-01 | C |  | 64 | 0 |  | 7 | [5 empty] | 1060 | 7 |  | 3 |  |  | 55 | 3 |  |  | 양호 | 양호 | 양호 | 양호 | 양호 | 미정 |  |  | Y |  | 2018-02-02 02:44 | 2018-02-02 02:30 | 2018-02-02 06:10 | 2018-02-02 05:51 | 45 | 19 | 14 | 187 | 220
C42039 | SM50CM | 29 | 2018-02-02 | D |  | 65 | 0 |  | 8 |  |  | 남태희 |  |  | 1101 | 8 |  | 4 | YES |  | 55 | 4 | YES |  | 양호 | 양호 | 양호 | 양호 | 양호 | 미정 |  |  | Y |  | 2018-02-02 07:01 | 2018-02-02 06:40 | 2018-02-02 10:40 | 2018-02-02 10:33 | 30 | 7 | 21 | 213 | 240
C42043 | SM50CM | 29 | 2018-02-02 | D |  | 66 | 0 |  | 9 |  |  | 남태희 |  |  | 1101 | 9 |  | 1 |  |  | 55 | 1 |  | O | 양호 | 양호 | 양호 | 양호 | 양호 | 미정 |  |  | Y |  | 2018-02-02 12:02 | 2018-02-02 11:50 | 2018-02-02 15:15 | 2018-02-02 15:07 | 70 | 9 | 12 | 184 | 205
C42047 | SM50CM | 29 | 2018-02-02 | B |  | 67 | 0 |  | 10 |  |  | 남문희 |  |  | 1095 | 10 |  | 2 |  |  | 55 | 2 |  |  | 양호 | 양호 | 양호 | 양호 | 양호 | 미정 |  |  | Y |  | 2018-02-02 16:23 | 2018-02-02 16:05 | 2018-02-02 19:55 | 2018-02-02 19:39 | 50 | 16 | 18 | 197 | 230
C42051 | AE1541M4 | 29 | 2018-02-02 | B |  | 68 | 11 |  | 11 |  |  | 남문희 |  |  | 1085 | 11 |  | 3 | YES |  | 55 | 3 | YES |  | 양호 | 양호 | 양호 | 양호 | 양호 | 미정 |  |  | Y |  | 2018-02-02 20:57 | 2018-02-02 20:45 | 2018-02-03 00:40 | 2018-02-03 00:23 | 50 | 17 | 12 | 206 | 235 | 철피녹음
C42055 | AE1541M4 | 29 | 2018-02-02 | C |  | 69 | 0 |  | 12 | YES |  |  |  |  | 1060 | 12 |  | 1 | YES |  | 55 | 1 | YES | O | 양호 | 양호 | 양호 | 양호 | 양호 | 미정 |  |  | Y |  | 2018-02-03 01:47 | 2018-02-03 01:15 | 2018-02-03 05:40 | 2018-02-03 04:40 | 35 | 60 | 32 | 173 | 265
C42059 | SM10C | 29 | 2018-02-03 | D |  | 70 | 0 |  | 1 | [5 empty] | 1085 | 13 |  | 1 |  |  | 55 | 1 |  | O | 양호 | 양호 | 양호 | 양호 | 양호 | 미정 |  |  | Y |  | 2018-02-03 06:29 | 2018-02-03 06:10 | 2018-02-03 09:35 | 2018-02-03 09:16 | 30 | 19 | 19 | 167 | 205
C42063 | SM10C | 29 | 2018-02-03 | D |  | 71 | 0 |  | 2 |  |  | 남태희 |  |  | 1101 | 14 |  | 2 |  |  | 55 | 2 |  |  | 양호 | 양호 | 양호 | 양호 | 양호 | 미정 |  |  | Y |  | 2018-02-03 10:47 | 2018-02-03 10:25 | 2018-02-03 13:55 | 2018-02-03 13:43 | 50 | 12 | 22 | 176 | 210
C42067 | SM10C | 29 | 2018-02-03 | B |  | 72 | 0 |  | 3 |  |  | 남문희 |  |  | 1099 | 15 |  | 3 |  |  | 55 | 3 |  |  | 양호 | 양호 | 양호 | 양호 | 양호 | 미정 |  |  | Y |  | 2018-02-03 14:56 | 2018-02-03 14:35 | 2018-02-03 18:45 | 2018-02-03 18:13 | 40 | 32 | 21 | 197 | 250
C42071 | SM10C | 29 | 2018-02-03 | B |  | 73 | 0 |  | 4 |  |  |  | 남문희 |  | 1090 | 16 |  | 4 | YES |  | 55 | 4 | YES |  | 양호 | 양호 | 양호 | 양호 | 양호 | 미정 |  |  | Y |  | 2018-02-03 19:43 | 2018-02-03 19:30 | 2018-02-03 23:00 | 2018-02-03 22:43 | 45 | 17 | 13 | 179 | 210
C42075 | SCM420H2 | 29 | 2018-02-03 | C |  | 74 | 0 |  | 5 | [5 empty] | 1060 | 17 |  | 1 |  |  | 55 | 1 |  |  | 양호 | 양호 | 양호 | 양호 | 양호 | 미정 |  |  | Y |  | 2018-02-04 00:06 | 2018-02-04 | 2018-02-04 03:35 | 2018-02-04 03:07 | 60 | 28 | 6 | 180 | 215
C42079 | AE1050M2 | 29 | 2018-02-03 | C |  | 75 | 0 |  | 6 | [5 empty] | 1060 | 18 |  | 2 |  |  | 55 | 2 |  |  | 양호 | 양호 | 양호 | 양호 | 양호 | 미정 |  |  | Y |  | 2018-02-04 04:34 | 2018-02-04 04:30 | 2018-02-04 08:05 | 2018-02-04 07:49 | 55 | 16 | 4 | 195 | 215
C42083 | AE1050M2 | 29 | 2018-02-04 | A |  | 76 | 0 |  | 7 | YES | 150 |  |  |  | 1080 | 19 | YES | 3 | YES |  | 55 | 3 | YES |  | 양호 | 양호 | 양호 | 양호 | 양호 | 미정 |  |  | Y |  | 2018-02-04 08:57 | 2018-02-04 08:48 | 2018-02-04 12:30 | 2018-02-04 12:14 | 43 | 16 | 9 | 197 | 222
B43478 | SM45C | 29 | 2018-02-04 | A |  | 77 | 0 |  | 1 | [5 empty] | 1060 | 1 |  | 1 | YES |  | 55 | 1 | YES | O | 양호 | 양호 | 양호 | 양호 | 양호 | 미정 |  |  | Y |  | 2018-02-04 13:41 | 2018-02-04 13:35 | 2018-02-04 16:55 | 2018-02-04 16:27 | 65 | 28 | 6 | 166 | 200 | T/N 교체, 잔존:210mm, P/P교체, 171120-09-226, 잔존:150mm CN철피녹음
B43482 | SCR420HCS | 29 | 2018-02-04 | B |  | 78 | 0 |  | 2 |  |  |  | 우설식 |  | 1079 | 2 |  | 1 |  |  | 55 | 1 |  | O | 양호 | 양호 | 양호 | 양호 | 양호 | 미정 |  |  | Y |  | 2018-02-04 17:43 | 2018-02-04 17:28 | 2018-02-04 21:11 | 2018-02-04 20:58 | 33 | 13 | 15 | 195 | 223 | AR-10.6
B43486 | SCR420HON | 29 | 2018-02-04 | B |  | 79 | 0 |  | 3 |  |  | 우설식 |  |  | 1078 | 3 |  | 2 |  |  | 55 | 2 |  |  | 양호 | 양호 | 양호 | 양호 | 양호 | 미정 |  |  | Y |  | 2018-02-04 21:40 | 2018-02-04 21:30 | 2018-02-05 01:00 | 2018-02-05 00:42 | 19 | 18 | 10 | 183 | 210 | AR-10.45
B43490 | SCR420HON | 29 | 2018-02-04 | C |  | 80 | 0 |  | 4 |  |  | 최용선 |  |  | 1077 | 4 |  | 3 |  |  | 55 | 3 |  |  | 양호 | 양호 | 양호 | 양호 | 양호 | 미정 |  |  | Y |  | 2018-02-05 01:42 | 2018-02-05 01:31 | 2018-02-05 05:05 | 2018-02-05 04:49 | 31 | 16 | 11 | 186 | 214 | AR-10.3
B43494 | SCR420HON | 29 | 2018-02-04 | A |  | 81 | 0 |  | 5 |  |  | 최용선 |  |  | 1133 | 5 |  | 4 | YES |  | 55 | 4 | YES |  | 양호 | 양호 | 양호 | 양호 | 양호 | 미정 |  |  | Y |  | 2018-02-05 05:59 | 2018-02-05 05:50 | 2018-02-05 09:28 | 2018-02-05 09:06 | 45 | 22 | 9 | 187 | 218 | AR-9.8
B43499 | SPS5DM | 29 | 2018-02-05 | A |  | 82 | 0 |  | 6 | [5 empty] | 1148 | 6 |  | 1 |  |  | 55 | 1 |  |  | 양호 | 양호 | 양호 | 양호 | 양호 | 미정 |  |  | Y |  | 2018-02-05 13:08 | 2018-02-05 12:48 | 2018-02-05 17:03 | 2018-02-05 16:42 | 200 | 21 | 20 | 215 | 255 | AR-10.2
A43848 | AE1055M1 | 29 | 2018-02-23 | D | LADLE 대보수 첫회 | 1 | 0 |  | 1 | [5 empty] | 1109 | 1 |  | 1 |  |  | 55 | 1 |  |  | 양호 | 양호 | 양호 | 양호 | 양호 | 미정 |  |  | Y |  | 2018-02-23 09:03 | 2018-02-23 08:47 | 2018-02-23 12:57 | 2018-02-23 12:28 | 25424 | 29 | 16 | 205 | 250 | P/P 171208-10-240 | 9 | 2018-02-22 08:00 | 2018-02-22 21:40 | 820 | 650 | 20 | 5 | 2018-02-22 22:00 | 2018-02-23 08:40 | 640 | 1109 | 204 | 334 | 348 | 23
A43852 | AE1055M1 | 29 | 2018-02-23 | D |  | 2 | 0 |  | 2 |  |  | 장신일 |  |  | 1094 | 2 |  | 2 |  |  | 55 | 2 |  |  | 양호 | 양호 | 양호 | 양호 | 양호 | 미정 |  |  | Y |  | 2018-02-23 13:41 | 2018-02-23 13:27 | 2018-02-23 16:58 | 2018-02-23 16:41 | 30 | 17 | 14 | 180 | 211
B43840 | SF40CVM2 | 29 | 2018-02-23 | A |  | 3 | 0 |  | 3 |  |  | 강상완 |  |  | 1137 | 3 |  | 3 |  |  | 55 | 3 |  |  | 양호 | 양호 | 양호 | 양호 | 양호 | 미정 |  |  | Y |  | 2018-02-23 18:31 | 2018-02-23 18:08 | 2018-02-23 21:27 | 2018-02-23 21:07 | 70 | 20 | 23 | 157 | 199 | AR-10.4
A43858 | SF40CVM2 | 29 | 2018-02-23 | B |  | 4 | 0 |  | 4 | [5 empty] | 1085 | 4 |  | 4 | YES |  | 55 | 4 | YES |  | 양호 | 양호 | 양호 | 양호 | 양호 | 미정 |  |  | Y |  | 2018-02-23 22:31 | 2018-02-23 22:15 | 2018-02-24 01:28 | 2018-02-24 01:15 | 48 | 13 | 16 | 164 | 193
B43847 | AE4130MV | 29 | 2018-02-23 | B |  | 5 | 0 |  | 5 |  |  | 윤석재 |  |  | 1073 | 5 |  | 1 |  |  | 55 | 1 |  | O | 양호 | 양호 | 양호 | 양호 | 양호 | 미정 |  |  | Y |  | 2018-02-24 02:11 | 2018-02-24 01:55 | 2018-02-24 05:55 | 2018-02-24 05:33 | 27 | 22 | 16 | 203 | 240 | AR-10.7
B43851 | KBMA75S | 29 | 2018-02-24 | D |  | 6 | 0 |  | 6 |  |  | 송의섭 |  |  | 1086 | 6 |  | 2 |  |  | 55 | 2 |  |  | 양호 | 양호 | 양호 | 양호 | 양호 | 미정 |  |  | Y |  | 2018-02-24 06:22 | 2018-02-24 06:17 | 2018-02-24 12:45 | 2018-02-24 12:03 | 22 | 42 | 5 | 342 | 388
B43855 | SNCM23 | 29 | 2018-02-24 | D |  | 7 | 0 |  | 7 |  |  | 장신일 |  |  | 1089 | 7 |  | 3 | YES |  | 55 | 3 | YES |  | 양호 | 양호 | 양호 | 양호 | 양호 | 미정 |  |  | Y |  | 2018-02-24 13:23 | 2018-02-24 13:05 | 2018-02-24 16:35 | 2018-02-24 16:21 | 20 | 14 | 18 | 178 | 210 | 플레이트홀마모로 진공불량
B43859 | SNCM23HT | 29 | 2018-02-24 | A |  | 8 | 0 |  | 8 |  |  | 강상완 | 김웅철 |  | 1139 | 8 |  | 1 | NO |  | 55 | 1 |  | O | 양호 | 양호 | 양호 | 양호 | 양호 | 미정 |  |  | Y |  | 2018-02-24 17:28 | 2018-02-24 17:20 | 2018-02-24 20:53 | 2018-02-24 20:30 | 45 | 23 | 8 | 182 | 213 | AR-10.3
B43863 | SMNB440HA | 29 | 2018-02-24 | C |  | 9 | 0 |  | 9 |  |  | 강상완 | 김웅철 |  | 1128 | 9 |  | 2 |  |  | 55 | 2 |  |  | 양호 | 양호 | 양호 | 양호 | 양호 | 미정 |  |  | Y |  | 2018-02-24 22:11 | 2018-02-24 21:47 | 2018-02-25 01:40 | 2018-02-25 01:05 | 54 | 35 | 24 | 174 | 233 | AR-10.3
B43867 | SMNB440HA | 29 | 2018-02-24 | C |  | 10 | 0 |  | 10 |  |  | 최용선 |  |  | 1092 | 10 |  | 3 |  |  | 55 | 3 |  |  | 양호 | 양호 | 양호 | 양호 | 양호 | 미정 |  |  | Y |  | 2018-02-25 02:19 | 2018-02-25 01:55 | 2018-02-25 05:38 | 2018-02-25 05:23 | 15 | 15 | 24 | 185 | 223 | AR-10.7
B43871 | AE15B36C2 | 29 | 2018-02-25 | D |  | 11 | 0 |  | 11 |  |  |  | 최용선 |  | 1087 | 11 |  | 4 | YES |  | 55 | 4 | YES |  | 양호 | 양호 | 양호 | 양호 | 양호 | 미정 |  |  | Y |  | 2018-02-25 07:07 | 2018-02-25 06:45 | 2018-02-25 10:40 | 2018-02-25 10:16 | 67 | 24 | 22 | 190 | 235
B43875 | AE15B36C2 | 29 | 2018-02-25 | D |  | 12 | 0 |  | 12 |  |  | 송의섭 |  |  | 1087 | 12 |  | 1 | YES |  | 55 | 1 | YES |  | 양호 | 양호 | 양호 | 양호 | 양호 | 미정 |  |  | Y |  | 2018-02-25 11:39 | 2018-02-25 11:22 | 2018-02-25 15:00 | 2018-02-25 14:33 | 42 | 27 | 17 | 174 | 218 | C/N 지금융착및 철피찢어짐
A43895 | AE1055LS | 29 | 2018-02-25 | A |  | 13 | 0 |  | 13 | YES |  |  |  |  | 1135 | 13 |  | 1 |  |  | 55 | 1 |  | O | 양호 | 양호 | 양호 | 양호 | 양호 | 미정 |  |  | Y |  | 2018-02-25 15:41 | 2018-02-25 15:17 | 2018-02-25 18:52 | 2018-02-25 18:32 | 17 | 20 | 24 | 172 | 215 | AR-10.4
A43899 | P-AE1055LS | 29 | 2018-02-25 | A |  | 14 | 0 | 외삽1 | 1 |  |  | 강상완 |  |  | 1127 | 14 |  | 2 |  |  | 55 | 2 |  |  | 양호 | 양호 | 양호 | 양호 | 양호 | 미정 |  |  | Y |  | 2018-02-25 19:46 | 2018-02-25 19:28 | 2018-02-25 22:58 | 2018-02-25 22:40 | 36 | 18 | 18 | 174 | 210 | AR-10.5
A43903 | P-AE1055LS | 29 | 2018-02-25 | C |  | 15 | 0 |  | 2 |  |  | 윤호철 | 김웅철 |  | 1077 | 15 |  | 3 |  |  | 55 | 3 |  |  | 양호 | 양호 | 양호 | 양호 | 양호 | 미정 |  |  | Y |  | 2018-02-25 23:55 | 2018-02-25 23:27 | 2018-02-26 03:15 | 2018-02-26 02:53 | 29 | 22 | 28 | 178 | 228 | AR-10.1
A43907 | SNCM439P | 29 | 2018-02-25 | C |  | 16 | 0 |  | 3 |  |  | 윤호철 | 김웅철 |  | 1103 | 16 |  | 4 | YES |  | 55 | 4 | YES |  | 양호 | 양호 | 양호 | 양호 | 양호 | 미정 |  |  | Y |  | 2018-02-26 04:16 | 2018-02-26 03:55 | 2018-02-26 08:14 | 2018-02-26 07:45 | 40 | 29 | 21 | 209 | 259 | AR-10.9
A43911 | SM45CR2 | 29 | 2018-02-26 | D |  | 17 | 0 |  | 4 |  |  |  | 장신일 |  | 1087 | 17 |  | 1 |  |  | 55 | 1 |  |  | 양호 | 양호 | 양호 | 양호 | 양호 | 미정 |  |  | Y |  | 2018-02-26 09:06 | 2018-02-26 08:50 | 2018-02-26 12:28 | 2018-02-26 12:03 | 36 | 25 | 16 | 177 | 218
B43899 | SM45CR2 | 29 | 2018-02-26 | D |  | 18 | 0 |  | 5 |  |  | 송의섭 |  |  | 1087 | 18 |  | 2 |  |  | 55 | 2 |  |  | 양호 | 양호 | 양호 | 양호 | 양호 | 미정 |  |  | Y |  | 2018-02-26 13:47 | 2018-02-26 13:30 | 2018-02-26 17:05 | 2018-02-26 16:35 | 62 | 30 | 17 | 168 | 215
B43902 | AE4140Q | 29 | 2018-02-26 | B |  | 19 | 0 |  | 6 |  |  |  | 윤석재 |  | 1093 | 19 |  | 3 |  |  | 55 | 3 |  |  | 양호 | 양호 | 양호 | 양호 | 양호 | 미정 |  |  | Y |  | 2018-02-26 17:38 | 2018-02-26 17:17 | 2018-02-26 20:43 | 2018-02-26 20:26 | 12 | 17 | 21 | 168 | 206 | AR-10.2
B43905 | AE4140Q | 29 | 2018-02-26 | B |  | 20 | 0 |  | 7 |  |  |  | 우설식 |  | 1085 | 20 | YES | 4 | YES |  | 55 | 4 | YES |  | 양호 | 양호 | 양호 | 양호 | 양호 | 미정 |  |  | Y |  | 2018-02-26 21:26 | 2018-02-26 21:10 | 2018-02-27 01:05 | 2018-02-27 00:45 | 27 | 20 | 16 | 199 | 235
B43909 | KFMN438V | 29 | 2018-02-26 | C |  | 21 | 0 |  | 8 |  |  | 윤호철 | 김웅철 |  | 1090 | 1 |  | 1 |  |  | 55 | 1 |  |  | 양호 | 양호 | 양호 | 양호 | 양호 | 미정 |  |  | Y |  | 2018-02-27 02:08 | 2018-02-27 01:58 | 2018-02-27 06:55 | 2018-02-27 04:52 | 53 | 123 | 10 | 164 | 297 | AR-10.9
B43913 | SMNB440HK | 29 | 2018-02-27 | D |  | 22 | 0 |  | 9 |  |  | 송의섭 |  |  | 1089 | 2 |  | 2 |  |  | 55 | 2 |  |  | 양호 | 양호 | 양호 | 양호 | 양호 | 미정 |  |  | Y |  | 2018-02-27 07:39 | 2018-02-27 07:28 | 2018-02-27 11:20 | 2018-02-27 10:51 | 33 | 29 | 11 | 193 | 232
B43917 | SM45C | 29 | 2018-02-27 | D |  | 23 | 0 |  | 10 |  |  | 송의섭 |  |  | 1086 | 3 |  | 3 | YES |  | 55 | 3 | YES |  | 양호 | 양호 | 양호 | 양호 | 양호 | 미정 |  |  | Y |  | 2018-02-27 12:14 | 2018-02-27 11:45 | 2018-02-27 15:50 | 2018-02-27 15:24 | 25 | 26 | 29 | 190 | 245
B43921 | SM45C | 29 | 2018-02-27 | B |  | 24 | 0 |  | 11 |  |  |  | 우설식 |  | 1085 | 4 |  | 1 |  |  | 55 | 1 |  | O | 양호 | 양호 | 양호 | 양호 | 양호 | 미정 |  |  | Y |  | 2018-02-27 16:30 | 2018-02-27 16:08 | 2018-02-27 20:15 | 2018-02-27 19:55 | 18 | 20 | 22 | 206 | 247 | AR-9.8
B43925 | SM45C | 29 | 2018-02-27 | B |  | 25 | 0 |  | 12 | YES |  | 우설식 |  |  | 1096 | 5 |  | 2 |  |  | 55 | 2 |  |  | 양호 | 양호 | 양호 | 양호 | 양호 | 미정 |  |  | Y |  | 2018-02-27 20:54 | 2018-02-27 20:37 | 2018-02-28 00:35 | 2018-02-28 00:22 | 22 | 13 | 17 | 208 | 238 | AR-9.75
B43929 | SM45C | 29 | 2018-02-27 | C |  | 26 | 0 |  | 1 |  |  | 최용선 |  |  | 1077 | 6 |  | 3 |  |  | 55 | 3 |  |  | 양호 | 양호 | 양호 | 양호 | 양호 | 미정 |  |  | Y |  | 2018-02-28 01:35 | 2018-02-28 01:08 | 2018-02-28 04:45 | 2018-02-28 04:30 | 33 | 15 | 27 | 174 | 217 | P/P 171211-10 227
B43933 | AE4130M6 | 29 | 2018-02-27 | C |  | 27 | 0 |  | 2 |  |  | 최용선 |  |  | 1094 | 7 |  | 4 | YES |  | 55 | 4 | YES |  | 양호 | 양호 | 양호 | 양호 | 양호 | 미정 |  |  | Y |  | 2018-02-28 05:58 | 2018-02-28 05:35 | 2018-02-28 09:28 | 2018-02-28 08:57 | 50 | 31 | 23 | 179 | 233 | AR-10.55
B43937 | AE4130M6 | 29 | 2018-02-28 | A |  | 28 | 0 |  | 3 | [5 empty] | 1139 | 8 |  | 1 | YES |  | 55 | 1 | YES |  | 양호 | 양호 | 양호 | 양호 | 양호 | 미정 |  |  | Y |  | 2018-02-28 10:29 | 2018-02-28 10:05 | 2018-02-28 13:48 | 2018-02-28 13:27 | 37 | 21 | 24 | 178 | 223 | AR-10.5
B43941 | AE4130M6 | 29 | 2018-02-28 | B |  | 29 | 0 |  | 4 |  |  | 우설식 |  |  | 1080 | 9 |  | 1 |  |  | 55 | 1 |  | O | 양호 | 양호 | 양호 | 양호 | 양호 | 미정 |  |  | Y |  | 2018-02-28 14:38 | 2018-02-28 14:22 | 2018-02-28 18:15 | 2018-02-28 18:00 | 34 | 15 | 16 | 202 | 233 | AR-10.35
B43945 | AE4130M6 | 29 | 2018-02-28 | B |  | 30 | 0 |  | 5 |  |  |  | 우설식 |  | 1082 | 10 |  | 2 |  |  | 55 | 2 |  |  | 양호 | 양호 | 양호 | 양호 | 양호 | 미정 |  |  | Y |  | 2018-02-28 19:04 | 2018-02-28 18:50 | 2018-02-28 22:40 | 2018-02-28 22:22 | 35 | 18 | 14 | 198 | 230 | AR-10.35
B43949 | AE4130M6 | 29 | 2018-02-28 | C |  | 31 | 0 |  | 6 |  |  | 최용선 |  |  | 1088 | 11 |  | 3 |  |  | 55 | 3 |  |  | 양호 | 양호 | 양호 | 양호 | 양호 | 미정 |  |  | Y |  | 2018-02-28 23:31 | 2018-02-28 23:05 | 2018-03-01 03:30 | 2018-03-01 03:16 | 25 | 14 | 26 | 225 | 265 | AR-10.65
B43953 | AE4130M6 | 29 | 2018-02-28 | C |  | 32 | 0 |  | 7 |  |  | 최용선 |  |  | 1095 | 12 |  | 4 | YES |  | 55 | 4 | YES |  | 양호 | 양호 | 양호 | 양호 | 양호 | 미정 |  |  | Y |  | 2018-03-01 04:03 | 2018-03-01 03:50 | 2018-03-01 08:00 | 2018-03-01 07:43 | 20 | 17 | 13 | 219 | 250 | AR-10.55
B43957 | AE4130M6 | 29 | 2018-03-01 | A |  | 33 | 0 |  | 8 |  |  | 강상완 | 김웅철 |  | 1132 | 13 |  | 1 |  |  | 55 | 1 |  |  | 양호 | 양호 | 양호 | 양호 | 양호 | 미정 |  |  | Y |  | 2018-03-01 08:55 | 2018-03-01 08:25 | 2018-03-01 12:43 | 2018-03-01 12:07 | 25 | 36 | 30 | 192 | 258 | AR-10.7
B43961 | AE4130M6 | 29 | 2018-03-01 | A |  | 34 | 0 |  | 9 |  |  | 강상완 | 김웅철 |  | 1133 | 14 |  | 2 | YES |  | 55 | 2 | YES |  | 양호 | 양호 | 양호 | 양호 | 양호 | 미정 |  |  | Y |  | 2018-03-01 13:03 | 2018-03-01 12:50 | 2018-03-01 16:45 | 2018-03-01 16:21 | 7 | 24 | 13 | 198 | 235 | AR-10.55 CN고드름제거하다 철피찌어짐
B43965 | AE4130M6 | 29 | 2018-03-01 | B |  | 35 | 0 |  | 10 | [5 empty] | 1082 | 15 |  | 1 |  |  | 55 | 1 |  | O | 양호 | 양호 | 양호 | 양호 | 양호 | 미정 |  |  | Y |  | 2018-03-01 17:47 | 2018-03-01 17:25 | 2018-03-01 21:28 | 2018-03-01 21:15 | 40 | 13 | 22 | 207 | 243 | AR-10
B43969 | AE4130M6 | 29 | 2018-03-01 | D |  | 36 | 0 |  | 11 |  |  |  | 우설식 |  | 1087 | 16 |  | 2 |  |  | 55 | 2 |  |  | 양호 | 양호 | 양호 | 양호 | 양호 | 미정 |  |  | Y |  | 2018-03-01 22:20 | 2018-03-01 22:03 | 2018-03-02 02:07 | 2018-03-02 01:37 | 35 | 30 | 17 | 196 | 244
B43973 | AE4130M6 | 29 | 2018-03-01 | D |  | 37 | 0 |  | 12 |  |  | 송의섭 |  |  | 1086 | 17 |  | 3 |  |  | 55 | 3 |  |  | 양호 | 양호 | 양호 | 양호 | 양호 | 미정 |  |  | Y |  | 2018-03-02 03:01 | 2018-03-02 02:26 | 2018-03-02 06:25 | 2018-03-02 05:55 | 19 | 30 | 35 | 173 | 239
B43977 | SCM420HT | 29 | 2018-03-02 | A |  | 38 | 0 | 외삽3 | 1 | [5 empty] | 1084 | 1 |  | 1 |  |  | 55 | 1 |  | O | 양호 | 양호 | 양호 | 양호 | 양호 | 미정 |  |  | Y |  | 2018-03-02 07:22 | 2018-03-02 07:15 | 2018-03-02 10:38 | 2018-03-02 10:25 | 50 | 13 | 7 | 183 | 203 | P/P 180115-10(210)
B43981 | SCM420C1 | 29 | 2018-03-02 | A |  | 39 | 0 |  | 2 | [5 empty] | 1155 | 2 |  | 2 |  |  | 55 | 2 |  |  | 양호 | 양호 | 양호 | 양호 | 양호 | 미정 |  |  | Y |  | 2018-03-02 11:32 | 2018-03-02 11:18 | 2018-03-02 15:00 | 2018-03-02 14:39 | 40 | 21 | 14 | 187 | 222 | AR-10.7
B43985 | SCM420HT | 29 | 2018-03-02 | B |  | 40 | 0 |  | 3 |  |  |  | 우설식 |  | 1078 | 3 |  | 3 |  |  | 55 | 3 |  |  | 양호 | 양호 | 양호 | 양호 | 양호 | 미정 |  |  | Y |  | 2018-03-02 15:51 | 2018-03-02 15:30 | 2018-03-02 19:30 | 2018-03-02 18:56 | 30 | 34 | 21 | 185 | 240 | AR-10.5
B43989 | SCR440B1 | 29 | 2018-03-02 | B |  | 41 | 0 |  | 4 |  |  | 우설식 |  |  | 1084 | 4 |  | 4 | YES |  | 55 | 4 | YES |  | 양호 | 양호 | 양호 | 양호 | 양호 | 미정 |  |  | Y |  | 2018-03-02 19:51 | 2018-03-02 19:37 | 2018-03-03 00:01 | 2018-03-02 23:42 | 7 | 19 | 14 | 231 | 264 | AR-10.35
B43993 | SM50CM | 29 | 2018-03-02 | D |  | 42 | 0 |  | 5 |  |  | 송의섭 |  |  | 1087 | 5 |  | 1 |  |  | 55 | 1 |  |  | 양호 | 양호 | 양호 | 양호 | 양호 | 미정 |  |  | Y |  | 2018-03-03 01:44 | 2018-03-03 01:38 | 2018-03-03 05:07 | 2018-03-03 04:47 | 97 | 20 | 6 | 183 | 209
B43997 | SMN440 | 29 | 2018-03-02 | D |  | 43 | 0 |  | 6 |  |  | 송의섭 |  |  | 1086 | 6 |  | 2 |  |  | 55 | 2 |  |  | 양호 | 양호 | 양호 | 양호 | 양호 | 미정 |  |  | Y |  | 2018-03-03 05:43 | 2018-03-03 05:38 | 2018-03-03 09:04 | 2018-03-03 08:50 | 31 | 14 | 5 | 187 | 206
B44001 | FPA-20NICRMOHM2 | 29 | 2018-03-03 | A |  | 44 | 0 |  | 7 |  |  | 강상완 |  |  | 1139 | 7 |  | 3 |  |  | 55 | 3 |  |  | 양호 | 양호 | 양호 | 양호 | 양호 | 미정 |  |  | Y |  | 2018-03-03 09:58 | 2018-03-03 09:50 | 2018-03-03 13:37 | 2018-03-03 13:25 | 46 | 12 | 8 | 207 | 227 | AR-10.35
B44005 | FPA-20NICRMOHM2 | 29 | 2018-03-03 | C |  | 45 | 0 |  | 8 | [5 empty] | 1090 | 8 |  | 4 | YES |  | 55 | 4 | YES |  | 양호 | 양호 | 양호 | 양호 | 양호 | 미정 |  |  | Y |  | 2018-03-03 14:25 | 2018-03-03 14:10 | 2018-03-03 19:10 | 2018-03-03 17:17 | 33 | 113 | 15 | 172 | 300 | AR-9.7
B44008 | AE4320HG | 29 | 2018-03-03 | C |  | 46 | 0 |  | 9 | YES |  | 최용선 | 김웅철 |  | 1084 | 9 |  | 1 |  |  | 55 | 1 |  | O | 양호 | 양호 | 양호 | 양호 | 양호 | 미정 |  |  | Y |  | 2018-03-03 20:57 | 2018-03-03 20:48 | 2018-03-04 00:44 | 2018-03-04 00:20 | 98 | 24 | 9 | 203 | 236 | AR-9.65
B44012 | FPA-20NICRMOHM2 | 29 | 2018-03-03 | D |  | 47 | 0 | 외삽4 | 1 |  |  | 송의섭 |  |  | 1087 | 10 |  | 2 |  |  | 55 | 2 |  |  | 양호 | 양호 | 양호 | 양호 | 양호 | 미정 |  |  | Y |  | 2018-03-04 01:39 | 2018-03-04 01:30 | 2018-03-04 05:14 | 2018-03-04 05:00 | 46 | 14 | 9 | 201 | 224
B44016 | SM48CM1 | 29 | 2018-03-03 | D |  | 48 | 0 |  | 2 |  |  | 송의섭 |  |  | 1091 | 11 |  | 3 |  |  | 55 | 3 |  |  | 양호 | 양호 | 양호 | 양호 | 양호 | 미정 |  |  | Y |  | 2018-03-04 05:56 | 2018-03-04 05:38 | 2018-03-04 10:07 | 2018-03-04 09:46 | 24 | 21 | 18 | 230 | 269
B44020 | SM48CM1 | 29 | 2018-03-04 | A |  | 49 | 0 |  | 3 |  |  |  | 강상완 |  | 1134 | 12 |  | 4 | YES |  | 55 | 4 | YES |  | 양호 | 양호 | 양호 | 양호 | 양호 | 미정 |  |  | Y |  | 2018-03-04 10:36 | 2018-03-04 10:25 | 2018-03-04 14:30 | 2018-03-04 14:10 | 18 | 20 | 11 | 214 | 245 | AR-11.1
B44024 | AE8617HG | 29 | 2018-03-04 | C |  | 50 | 0 |  | 4 |  |  | 강상완 |  |  | 1090 | 13 |  | 1 |  |  | 55 | 1 |  |  | 양호 | 양호 | 양호 | 양호 | 양호 | 미정 |  |  | Y |  | 2018-03-04 15:08 | 2018-03-04 15:00 | 2018-03-04 18:55 | 2018-03-04 18:41 | 30 | 14 | 8 | 214 | 235 | AR-10.8
B44028 | AE8617HG | 29 | 2018-03-04 | C |  | 51 | 0 |  | 5 | YES |  | 강상완 |  |  | 1099 | 14 |  | 2 |  |  | 55 | 2 |  |  | 양호 | 양호 | 양호 | 양호 | 양호 | 미정 |  |  | Y |  | 2018-03-04 19:19 | 2018-03-04 19:10 | 2018-03-04 22:37 | 2018-03-04 22:26 | 15 | 11 | 9 | 186 | 207 | AR-10.8
B44032 | AE8617HS | 29 | 2018-03-04 | D |  | 52 | 0 | 외삽5 | 1 |  |  | 송의섭 |  |  | 1086 | 15 |  | 3 |  |  | 55 | 3 |  |  | 양호 | 양호 | 양호 | 양호 | 양호 | 미정 |  |  | Y |  | 2018-03-04 23:40 | 2018-03-04 23:18 | 2018-03-05 02:58 | 2018-03-05 02:46 | 41 | 12 | 22 | 186 | 220
B44036 | AE8617HS | 29 | 2018-03-04 | D |  | 53 | 0 |  | 2 |  |  | 송의섭 |  |  | 1086 | 16 |  | 4 | YES |  | 55 | 4 | YES |  | 양호 | 양호 | 양호 | 양호 | 양호 | 미정 |  |  | Y |  | 2018-03-05 04:04 | 2018-03-05 03:57 | 2018-03-05 07:27 | 2018-03-05 07:05 | 59 | 22 | 7 | 180 | 210
B44040 | AE15B35C | 29 | 2018-03-05 | B |  | 54 | 0 |  | 3 |  |  |  | 우설식 |  | 1077 | 17 |  | 1 |  |  | 55 | 1 |  |  | 양호 | 양호 | 양호 | 양호 | 양호 | 미정 |  |  | Y |  | 2018-03-05 08:14 | 2018-03-05 07:55 | 2018-03-05 12:00 | 2018-03-05 11:42 | 28 | 18 | 19 | 209 | 245 | AR-9.85
B44044 | AE15B35C | 29 | 2018-03-05 | B |  | 55 | 0 |  | 4 |  |  |  | 우설식 |  | 1090 | 18 |  | 2 |  |  | 55 | 2 |  |  | 양호 | 양호 | 양호 | 양호 | 양호 | 미정 |  |  | Y |  | 2018-03-05 12:36 | 2018-03-05 12:20 | 2018-03-05 16:08 | 2018-03-05 15:53 | 20 | 15 | 16 | 197 | 228 | AR-10.35
B44048 | SRD1 | 29 | 2018-03-05 | C |  | 56 | 0 |  | 5 |  |  | 최용선 |  |  | 1095 | 19 |  | 3 |  |  | 55 | 3 |  |  | 양호 | 양호 | 양호 | 양호 | 양호 | 미정 |  |  | Y |  | 2018-03-05 17:11 | 2018-03-05 16:58 | 2018-03-05 20:45 | 2018-03-05 20:31 | 50 | 14 | 13 | 199 | 227 | AR-10.6
B44052 | AE4140Q | 29 | 2018-03-05 | C |  | 57 | 0 |  | 6 |  |  | 최용선 |  |  | 1082 | 20 | YES | 4 | YES |  | 55 | 4 | YES |  | 양호 | 양호 | 양호 | 양호 | 양호 | 미정 |  |  | Y |  | 2018-03-05 21:29 | 2018-03-05 21:18 | 2018-03-06 01:03 | 2018-03-06 00:43 | 33 | 20 | 11 | 193 | 225 | AR-10.6
B44056 | 20MNCRS5HM | 29 | 2018-03-05 | D |  | 58 | 0 |  | 7 |  |  | 송의섭 |  |  | 1086 | 1 |  | 1 |  |  | 55 | 1 |  |  | 양호 | 양호 | 양호 | 양호 | 양호 | 미정 |  |  | Y |  | 2018-03-06 01:57 | 2018-03-06 01:51 | 2018-03-06 05:19 | 2018-03-06 05:09 | 48 | 10 | 6 | 191 | 208
B44060 | 20MNCRS5HM | 29 | 2018-03-06 | B |  | 59 | 0 |  | 8 |  |  | 송의섭 |  |  | 1078 | 2 |  | 2 |  |  | 55 | 2 |  |  | 양호 | 양호 | 양호 | 양호 | 양호 | 미정 |  |  | Y |  | 2018-03-06 06:01 | 2018-03-06 05:50 | 2018-03-06 09:25 | 2018-03-06 09:12 | 31 | 13 | 11 | 191 | 215
B44064 | 20MNCRS5HM | 29 | 2018-03-06 | B |  | 60 | 0 |  | 9 | YES | 150 |  | 우설식 |  | 1088 | 3 |  | 3 |  |  | 55 | 3 |  |  | 양호 | 양호 | 양호 | 양호 | 양호 | 미정 |  |  | Y |  | 2018-03-06 10:00 | 2018-03-06 09:50 | 2018-03-06 13:25 | 2018-03-06 13:11 | 25 | 14 | 10 | 191 | 215 | AR-9.85
B44068 | SCM440 | 29 | 2018-03-06 | C |  | 61 | 0 | 외삽6 | 1 |  |  |  | 우설식 |  | 1091 | 4 |  | 4 | YES |  | 55 | 4 | YES |  | 양호 | 양호 | 양호 | 양호 | 양호 | 미정 |  |  | Y |  | 2018-03-06 14:22 | 2018-03-06 14:07 | 2018-03-06 18:08 | 2018-03-06 17:48 | 42 | 20 | 15 | 206 | 241 | P/P 170112-05 [209]
B44072 | SCM440HM2 | 29 | 2018-03-06 | C |  | 62 | 0 |  | 2 |  |  | 김웅철 |  |  | 1088 | 5 |  | 1 |  |  | 55 | 1 |  |  | 양호 | 양호 | 양호 | 양호 | 양호 | 미정 |  |  | Y |  | 2018-03-06 19:03 | 2018-03-06 18:30 | 2018-03-06 22:30 | 2018-03-06 22:13 | 22 | 17 | 33 | 190 | 240 | AR-10.75
B44076 | SCM440J | 29 | 2018-03-06 | A |  | 63 | 0 |  | 3 | [5 empty] | 1134 | 6 |  | 2 |  |  | 55 | 2 |  |  | 양호 | 양호 | 양호 | 양호 | 양호 | 미정 |  |  | Y |  | 2018-03-06 23:17 | 2018-03-06 23:00 | 2018-03-07 02:38 | 2018-03-07 02:25 | 30 | 13 | 17 | 188 | 218 | AR-10.1
B44080 | SCM440J | 29 | 2018-03-06 | A |  | 64 | 0 |  | 4 |  |  | 강상완 |  |  | 1137 | 7 |  | 3 |  |  | 55 | 3 |  |  | 양호 | 양호 | 양호 | 양호 | 양호 | 미정 |  |  | Y |  | 2018-03-07 03:11 | 2018-03-07 02:57 | 2018-03-07 07:05 | 2018-03-07 06:43 | 19 | 22 | 14 | 212 | 248 | AR-9.85
A44106 | AE1055LS | 29 | 2018-03-07 | B |  | 65 | 0 |  | 5 |  |  |  | 우설식 |  | 1095 | 8 |  | 1 |  |  | 55 | 1 |  | O | 양호 | 양호 | 양호 | 양호 | 양호 | 미정 |  |  | Y |  | 2018-03-07 07:23 | 2018-03-07 07:10 | 2018-03-07 11:00 | 2018-03-07 10:44 | 5 | 16 | 13 | 201 | 230 | AR-10.5
B44088 | KFMN438V | 29 | 2018-03-07 | B |  | 66 | 0 |  | 6 |  |  | 윤석재 |  |  | 1076 | 9 |  | 2 |  |  | 55 | 2 |  |  | 양호 | 양호 | 양호 | 양호 | 양호 | 미정 |  |  | Y |  | 2018-03-07 12:37 | 2018-03-07 12:24 | 2018-03-07 15:55 | 2018-03-07 15:23 | 84 | 32 | 13 | 166 | 211 | AR-9.9
B44091 | KFMN438V | 29 | 2018-03-07 | C |  | 67 | 0 |  | 7 |  |  | 최용선 | 김웅철 |  | 1089 | 10 |  | 3 |  |  | 55 | 3 |  |  | 양호 | 양호 | 양호 | 양호 | 양호 | 미정 |  |  | Y |  | 2018-03-07 16:15 | 2018-03-07 16:02 | 2018-03-07 20:05 | 2018-03-07 19:32 | 7 | 33 | 13 | 197 | 243 | AR-9.9
B44095 | SM45CS | 29 | 2018-03-07 | C |  | 68 | 0 |  | 8 |  |  | 최용선 | 김웅철 |  | 1085 | 11 |  | 4 | YES |  | 55 | 4 | YES |  | 양호 | 양호 | 양호 | 양호 | 양호 | 미정 |  |  | Y |  | 2018-03-07 20:54 | 2018-03-07 20:40 | 2018-03-08 00:28 | 2018-03-07 23:56 | 35 | 32 | 14 | 182 | 228 | AR-9.6
B44099 | AE51B35MK | 29 | 2018-03-07 | A |  | 69 | 0 | 외삽6 | 1 |  |  | 강상완 |  |  | 1126 | 12 |  | 1 |  |  | 55 | 1 |  |  | 양호 | 양호 | 양호 | 양호 | 양호 | 미정 |  |  | Y |  | 2018-03-08 01:21 | 2018-03-08 01:10 | 2018-03-08 05:20 | 2018-03-08 05:02 | 42 | 18 | 11 | 220 | 250 | P/P 180115-05(174)
B44103 | SCM415W | 29 | 2018-03-07 | A |  | 70 | 0 |  | 2 |  |  | 강상완 |  |  | 1129 | 13 |  | 2 |  |  | 55 | 2 |  |  | 양호 | 양호 | 양호 | 양호 | 양호 | 미정 |  |  | Y |  | 2018-03-08 05:37 | 2018-03-08 05:27 | 2018-03-08 09:55 | 2018-03-08 09:22 | 7 | 33 | 10 | 225 | 268 | AR-10.1
B44105 | AE4330VM | 29 | 2018-03-09 | B |  | 71 | 0 |  | 3 |  |  |  | 우설식 |  | 1078 | 14 |  | 3 |  |  | 55 | 3 |  |  | 양호 | 양호 | 양호 | 양호 | 양호 | 미정 |  |  | N | 1 | 2018-03-09 06:59 | 2018-03-09 06:38 | 2018-03-09 12:03 | 2018-03-09 11:36 | 1243 | 27 | 21 | 278 | 325 | AR-10 12~13단 9시방향 영구장발생으로 대보수처리함
B44363 | AE1050 | 29 | 2018-03-21 | B | LADLE 대보수 첫회 | 1 | 0 | 내삽 | 1 | [5 empty] | 1100 | 1 |  | 1 |  |  | 55 | 1 |  |  | 양호 | 양호 | 양호 | 양호 | 양호 | 미정 |  |  | Y |  | 2018-03-21 15:24 | 2018-03-21 15:05 | 2018-03-21 18:45 | 2018-03-21 18:13 | 17462 | 32 | 19 | 169 | 220 | AR-9.7 P/P 170921-02(201) | 8 | 2018-03-20 18:00 | 2018-03-21 09:30 | 930 | 662 | 20 | 5 | 2018-03-21 09:50 | 2018-03-21 15:05 | 315 | 1100 | 223 | 256 | 340 | 19
B44367 | AE1548M | 29 | 2018-03-21 | B |  | 2 | 0 |  | 2 | [5 empty] | 1088 | 2 |  | 2 |  |  | 55 | 2 |  |  | 양호 | 양호 | 양호 | 양호 | 양호 | 미정 |  |  | Y |  | 2018-03-21 19:30 | 2018-03-21 19:15 | 2018-03-21 23:00 | 2018-03-21 22:47 | 30 | 13 | 15 | 197 | 225 | AR-10.2
B44371 | SCM420HON | 29 | 2018-03-21 | D |  | 3 | 0 |  | 3 |  |  | 송의섭 |  |  | 1086 | 3 |  | 3 |  |  | 55 | 3 |  |  | 양호 | 양호 | 양호 | 양호 | 양호 | 미정 |  |  | Y |  | 2018-03-21 23:38 | 2018-03-21 23:30 | 2018-03-22 02:50 | 2018-03-22 02:36 | 30 | 14 | 8 | 178 | 200
B44375 | SM45C | 29 | 2018-03-21 | D |  | 4 | 0 |  | 4 |  |  | 우설식 | 장신일 |  | 1086 | 4 |  | 4 | YES |  | 55 | 4 | YES |  | 양호 | 양호 | 양호 | 양호 | 양호 | 미정 |  |  | Y |  | 2018-03-22 03:43 | 2018-03-22 03:38 | 2018-03-22 06:56 | 2018-03-22 06:36 | 48 | 20 | 5 | 173 | 198
A44401 | SM45C | 29 | 2018-03-22 | A |  | 5 | 0 |  | 5 | [5 empty] | 1126 | 5 |  | 1 |  |  | 55 | 1 |  |  | 양호 | 양호 | 양호 | 양호 | 양호 | 미정 |  |  | Y |  | 2018-03-22 07:15 | 2018-03-22 07:07 | 2018-03-22 10:42 | 2018-03-22 10:43 | 11 | -1 | 8 | 208 | 215 | AR-10.2
B44383 | SM45C | 29 | 2018-03-22 | A |  | 6 | 0 |  | 6 | [5 empty] | 1139 | 6 |  | 2 |  |  | 55 | 2 |  |  | 양호 | 양호 | 양호 | 양호 | 양호 | 미정 |  |  | Y |  | 2018-03-22 11:40 | 2018-03-22 11:20 | 2018-03-22 14:55 | 2018-03-22 14:37 | 38 | 18 | 20 | 177 | 215 | AR-10.3
B44387 | SM45C | 29 | 2018-03-22 | B |  | 7 | 0 |  | 7 |  |  | 강상완 | 우설식 |  | 1083 | 7 |  | 3 |  |  | 55 | 3 |  |  | 양호 | 양호 | 양호 | 양호 | 양호 | 미정 |  |  | Y |  | 2018-03-22 15:43 | 2018-03-22 15:25 | 2018-03-22 18:55 | 2018-03-22 18:38 | 30 | 17 | 18 | 174 | 210 | AR10.25
B44391 | SM45C | 29 | 2018-03-22 | B |  | 8 | 0 |  | 8 |  |  | 우설식 | 강상완 |  | 1088 | 8 |  | 4 | YES |  | 55 | 4 | YES |  | 양호 | 양호 | 양호 | 양호 | 양호 | 미정 |  |  | Y |  | 2018-03-22 19:37 | 2018-03-22 19:18 | 2018-03-22 23:03 | 2018-03-22 22:46 | 23 | 17 | 19 | 189 | 225 | AR-10.35
A44416 | AE1055LS | 29 | 2018-03-22 | D |  | 9 | 0 |  | 9 |  |  | 송의섭 |  |  | 1089 | 9 |  | 1 |  |  | 55 | 1 |  |  | 양호 | 양호 | 양호 | 양호 | 양호 | 미정 |  |  | Y |  | 2018-03-23 00:18 | 2018-03-23 00:04 | 2018-03-23 03:28 | 2018-03-23 03:13 | 61 | 15 | 14 | 175 | 204
A44420 | AE1055LS | 29 | 2018-03-22 | D |  | 10 | 0 |  | 10 |  |  | 장신일 |  |  | 1088 | 10 |  | 2 |  |  | 55 | 2 |  |  | 양호 | 양호 | 양호 | 양호 | 양호 | 미정 |  |  | Y |  | 2018-03-23 04:39 | 2018-03-23 04:20 | 2018-03-23 07:53 | 2018-03-23 07:24 | 52 | 29 | 19 | 165 | 213
A44424 | SP-AE1055LS | 29 | 2018-03-23 | A |  | 11 | 0 |  | 11 |  |  | 강상완 |  |  | 1131 | 11 |  | 3 |  |  | 55 | 3 |  |  | 양호 | 양호 | 양호 | 양호 | 양호 | 미정 |  |  | Y |  | 2018-03-23 09:14 | 2018-03-23 08:48 | 2018-03-23 13:10 | 2018-03-23 12:39 | 55 | 31 | 26 | 206 | 262 | AR-10.3
A44428 | SMN430MI2 | 29 | 2018-03-23 | A |  | 12 | 0 |  | 12 |  |  | 강상완 | 김민곤 |  | 1114 | 12 |  | 4 | YES |  | 55 | 4 | YES |  | 양호 | 양호 | 양호 | 양호 | 양호 | 미정 |  |  | INGOT |  | 2018-03-23 13:29 | 2018-03-23 13:20 | 2018-03-23 16:45 | 2018-03-23 16:10 | 10 | 35 | 9 | 161 | 205
B44410 | SM45CS | 29 | 2018-03-23 | C |  | 13 | 0 |  | 13 |  |  | 최용선 | 김웅철 |  | 1085 | 13 |  | 1 |  |  | 55 | 1 |  |  | 양호 | 양호 | 양호 | 양호 | 양호 | 미정 |  |  | Y |  | 2018-03-23 18:17 | 2018-03-23 18:05 | 2018-03-23 22:15 | 2018-03-23 21:58 | 80 | 17 | 12 | 221 | 250 | AR-10.2
B44423 | AE4137HMA | 29 | 2018-03-24 | A |  | 14 | 0 |  | 14 |  |  | 송의섭 |  |  | 1142 | 14 |  | 2 |  |  | 55 | 2 |  |  | 양호 | 양호 | 양호 | 양호 | 양호 | 미정 |  |  | Y |  | 2018-03-24 08:03 | 2018-03-24 07:30 | 2018-03-24 11:40 | 2018-03-24 11:04 | 555 | 36 | 33 | 181 | 250
B44427 | AE4137HMA | 29 | 2018-03-24 | A |  | 15 | 0 |  | 15 | YES |  |  |  |  | 1133 | 15 |  | 3 | YES |  | 55 | 3 | YES |  | 양호 | 양호 | 양호 | 양호 | 양호 | 미정 |  |  | Y |  | 2018-03-24 12:20 | 2018-03-24 12:10 | 2018-03-24 15:48 | 2018-03-24 15:20 | 30 | 28 | 10 | 180 | 218 | AR-9.4
B44431 | AE4137HMA | 29 | 2018-03-24 | C |  | 16 | 0 | 외삽1 | 1 |  |  | 최용선 |  |  | 1090 | 16 |  | 1 |  |  | 55 | 1 |  | O | 양호 | 양호 | 양호 | 양호 | 양호 | 미정 |  |  | Y |  | 2018-03-24 16:42 | 2018-03-24 16:28 | 2018-03-24 20:00 | 2018-03-24 19:45 | 40 | 15 | 14 | 183 | 212 | AR-10.6
B44435 | SM45CRM | 29 | 2018-03-24 | C |  | 17 | 0 |  | 2 |  |  |  | 최용선 |  | 1096 | 17 |  | 2 |  |  | 55 | 2 |  |  | 양호 | 양호 | 양호 | 양호 | 양호 | 미정 |  |  | Y |  | 2018-03-24 20:50 | 2018-03-24 20:37 | 2018-03-25 00:28 | 2018-03-25 00:12 | 37 | 16 | 13 | 202 | 231 | AR-10.4
B44439 | SM45CRM | 29 | 2018-03-24 | D |  | 18 | 0 |  | 3 |  |  | 송의섭 |  |  | 1089 | 18 |  | 3 |  |  | 55 | 3 |  |  | 양호 | 양호 | 양호 | 양호 | 양호 | 미정 |  |  | Y |  | 2018-03-25 01:00 | 2018-03-25 00:45 | 2018-03-25 04:35 | 2018-03-25 04:14 | 17 | 21 | 15 | 194 | 230
B44443 | AE4130M10 | 29 | 2018-03-24 | D |  | 19 | 0 |  | 4 |  |  | 송의섭 |  |  | 1087 | 19 | YES | 4 | YES |  | 55 | 4 | YES |  | 양호 | 양호 | 양호 | 양호 | 양호 | 미정 |  |  | Y |  | 2018-03-25 05:27 | 2018-03-25 05:17 | 2018-03-25 09:05 | 2018-03-25 08:53 | 42 | 12 | 10 | 206 | 228
B44450 | AE4130M10 | 29 | 2018-03-25 | B |  | 20 | 0 |  | 5 | [5 empty] | 1080 | 1 |  | 1 |  |  | 55 | 1 |  |  | 양호 | 양호 | 양호 | 양호 | 양호 | 미정 |  |  | Y |  | 2018-03-25 13:20 | 2018-03-25 13:05 | 2018-03-25 16:48 | 2018-03-25 16:24 | 240 | 24 | 15 | 184 | 223
B44454 | SCM440J | 29 | 2018-03-25 | C |  | 21 | 0 |  | 6 |  |  |  | 최용선 |  | 1080 | 2 |  | 2 |  |  | 55 | 2 |  |  | 양호 | 양호 | 양호 | 양호 | 양호 | 미정 |  |  | Y |  | 2018-03-25 17:43 | 2018-03-25 17:28 | 2018-03-25 21:45 | 2018-03-25 21:12 | 40 | 33 | 15 | 209 | 257 | AR-10.2
A44479 | AE1055LS | 29 | 2018-03-25 | D |  | 22 | 0 |  | 7 |  |  | 송의섭 |  |  | 1086 | 3 |  | 3 | YES |  | 55 | 3 | YES |  | 양호 | 양호 | 양호 | 양호 | 양호 | 미정 |  |  | Y |  | 2018-03-25 22:36 | 2018-03-25 22:14 | 2018-03-26 02:04 | 2018-03-26 01:47 | 29 | 17 | 22 | 191 | 230 | CN고드름
A44483 | AE1055LS | 29 | 2018-03-25 | D |  | 23 | 0 |  | 8 |  |  | 장신일 |  |  | 1089 | 4 |  | 1 |  |  | 55 | 1 |  | O | 양호 | 양호 | 양호 | 양호 | 양호 | 미정 |  |  | Y |  | 2018-03-26 02:54 | 2018-03-26 02:35 | 2018-03-26 06:26 | 2018-03-26 05:57 | 31 | 29 | 19 | 183 | 231
A44487 | P-AE1055LS | 29 | 2018-03-26 | B |  | 24 | 0 |  | 9 |  |  | 윤석재 |  |  | 1088 | 5 |  | 2 |  |  | 55 | 2 |  |  | 양호 | 양호 | 양호 | 양호 | 양호 | 미정 |  |  | Y |  | 2018-03-26 07:24 | 2018-03-26 07:00 | 2018-03-26 10:25 | 2018-03-26 10:02 | 34 | 23 | 24 | 158 | 205 | AR-9.9
A44491 | P-AE1055LS | 29 | 2018-03-26 | B |  | 25 | 0 |  | 10 |  |  | 윤석재 |  |  | 1083 | 6 |  | 3 |  |  | 55 | 3 |  |  | 양호 | 양호 | 양호 | 양호 | 양호 | 미정 |  |  | Y |  | 2018-03-26 11:33 | 2018-03-26 11:10 | 2018-03-26 15:35 | 2018-03-26 14:36 | 45 | 59 | 23 | 183 | 265 | AR-9.8
A44495 | SCR420HB | 29 | 2018-03-26 | C |  | 26 | 0 | 외삽2 | 1 |  |  | 윤호철 | 김웅철 |  | 1092 | 7 |  | 1 |  |  | 55 | 1 |  | O | 양호 | 양호 | 양호 | 양호 | 양호 | 미정 |  |  | Y |  | 2018-03-26 16:31 | 2018-03-26 16:10 | 2018-03-26 19:48 | 2018-03-26 19:23 | 35 | 25 | 21 | 172 | 218 | P/P 180106-10 [216]
A44499 | SCR420HB | 29 | 2018-03-26 | C |  | 27 | 0 |  | 2 |  |  | 윤호철 | 김웅철 |  | 1104 | 8 |  | 2 |  |  | 55 | 2 |  |  | 양호 | 양호 | 양호 | 양호 | 양호 | 미정 |  |  | Y |  | 2018-03-26 20:43 | 2018-03-26 20:20 | 2018-03-27 00:30 | 2018-03-26 23:30 | 32 | 60 | 23 | 166 | 250 | AR-10.2
A44503 | SP-AE1055LS | 29 | 2018-03-26 | A |  | 28 | 0 |  | 3 |  |  | 강상완 | 김민곤 |  | 1126 | 9 |  | 3 |  |  | 55 | 3 |  |  | 양호 | 양호 | 양호 | 양호 | 양호 | 미정 |  |  | Y |  | 2018-03-27 01:21 | 2018-03-27 00:53 | 2018-03-27 04:20 | 2018-03-27 04:03 | 23 | 17 | 28 | 162 | 207
A44507 | SP-AE1055LS | 29 | 2018-03-26 | A |  | 29 | 0 |  | 4 |  |  | 강상완 | 김민곤 |  | 1132 | 10 |  | 4 | YES |  | 55 | 4 | YES |  | 양호 | 양호 | 양호 | 양호 | 양호 | 미정 |  |  | Y |  | 2018-03-27 05:23 | 2018-03-27 05:10 | 2018-03-27 08:40 | 2018-03-27 08:20 | 50 | 20 | 13 | 177 | 210 | AR-10.0
A44511 | P-AE1055LS | 29 | 2018-03-27 | B |  | 30 | 0 |  | 5 |  |  | 우설식 |  |  | 1086 | 11 |  | 1 |  |  | 55 | 1 |  |  | 양호 | 양호 | 양호 | 양호 | 양호 | 미정 |  |  | Y |  | 2018-03-27 09:29 | 2018-03-27 09:20 | 2018-03-27 13:35 | 2018-03-27 12:26 | 40 | 69 | 9 | 177 | 255 | AR-10.2
A44514 | STB2 | 29 | 2018-03-27 | C |  | 31 | 0 |  | 6 |  |  | 우설식 |  |  | 1061 | 12 |  | 2 |  |  | 55 | 2 |  |  | 양호 | 양호 | 양호 | 양호 | 양호 | 미정 |  |  | Y |  | 2018-03-27 14:22 | 2018-03-27 14:00 | 2018-03-27 17:20 | 2018-03-27 17:10 | 25 | 10 | 22 | 168 | 200 | AR 10.5
A44518 | STB2 | 29 | 2018-03-27 | C |  | 32 | 0 |  | 7 |  |  | 윤호철 | 강상완 |  | 1061 | 13 |  | 3 |  |  | 55 | 3 |  |  | 양호 | 양호 | 양호 | 양호 | 양호 | 미정 |  |  | Y |  | 2018-03-27 18:35 | 2018-03-27 18:10 | 2018-03-27 22:02 | 2018-03-27 21:34 | 50 | 28 | 25 | 179 | 232 | AR10.2
A44522 | STB2 | 29 | 2018-03-27 | A |  | 33 | 0 |  | 8 | [5 empty] | 1136 | 14 |  | 4 | YES |  | 55 | 4 | YES |  | 양호 | 양호 | 양호 | 양호 | 양호 | 미정 |  |  | Y |  | 2018-03-27 23:04 | 2018-03-27 22:45 | 2018-03-28 03:00 | 2018-03-28 01:59 | 43 | 61 | 19 | 175 | 255 | AR-10.0
A44526 | SCM440HF | 29 | 2018-03-27 | A |  | 34 | 0 |  | 9 | [5 empty] | 1126 | 15 |  | 1 |  |  | 55 | 1 |  |  | 양호 | 양호 | 양호 | 양호 | 양호 | 미정 |  |  | Y |  | 2018-03-28 03:37 | 2018-03-28 03:33 | 2018-03-28 06:55 | 2018-03-28 06:37 | 33 | 18 | 4 | 180 | 202 | AR-10.1
A44530 | SCM440 | 29 | 2018-03-28 | B |  | 35 | 0 |  | 10 |  |  | 우설식 |  |  | 1083 | 16 |  | 2 |  |  | 55 | 2 |  |  | 양호 | 양호 | 양호 | 양호 | 양호 | 미정 |  |  | Y |  | 2018-03-28 07:46 | 2018-03-28 07:25 | 2018-03-28 11:30 | 2018-03-28 11:11 | 30 | 19 | 21 | 205 | 245 | AR-9.7
A44534 | 42CRMO4MS2 | 29 | 2018-03-28 | B |  | 36 | 0 |  | 11 |  |  | 우설식 |  |  | 1090 | 17 | YES | 3 | YES |  | 55 | 3 | YES |  | 양호 | 양호 | 양호 | 양호 | 양호 | 미정 |  |  | Y |  | 2018-03-28 12:14 | 2018-03-28 12:05 | 2018-03-28 16:05 | 2018-03-28 15:53 | 35 | 12 | 9 | 219 | 240
A44539 | 42CRMO4MS | 29 | 2018-03-28 | D |  | 37 | 0 |  | 12 |  |  | 장신일 |  |  | 1023 | 1 |  | 1 |  |  | 55 | 1 |  | O | 양호 | 양호 | 양호 | 양호 | 양호 | 미정 |  |  | Y |  | 2018-03-28 17:27 | 2018-03-28 17:05 | 2018-03-28 21:18 | 2018-03-28 20:28 | 60 | 50 | 22 | 181 | 253
A44543 | 42CRMO4MS | 29 | 2018-03-28 | A |  | 38 | 0 |  | 13 |  |  | 장신일 |  |  | 1126 | 2 |  | 2 |  |  | 55 | 2 |  |  | 양호 | 양호 | 양호 | 양호 | 양호 | 미정 |  |  | Y |  | 2018-03-28 22:48 | 2018-03-28 22:26 | 2018-03-29 01:58 | 2018-03-29 01:31 | 68 | 27 | 22 | 162 | 212
A44547 | 42CRMO4MS2 | 29 | 2018-03-28 | A |  | 39 | 0 |  | 14 | YES | 150 |  |  |  | 1122 | 3 |  | 3 |  |  | 55 | 3 |  |  | 양호 | 양호 | 양호 | 양호 | 양호 | 미정 |  |  | Y |  | 2018-03-29 02:47 | 2018-03-29 02:35 | 2018-03-29 06:30 | 2018-03-29 06:12 | 37 | 18 | 12 | 206 | 235 | AR-10.2
A44551 | SM35CH | 29 | 2018-03-29 | B |  | 40 | 0 | 외삽3 | 1 |  |  | 우설식 |  |  | 1085 | 4 |  | 1 |  |  | 55 | 1 |  | O | 양호 | 양호 | 양호 | 양호 | 양호 | 미정 |  |  | Y |  | 2018-03-29 07:22 | 2018-03-29 07:00 | 2018-03-29 11:15 | 2018-03-29 10:51 | 30 | 24 | 22 | 209 | 255 | AR-10.0 PP180120-03 171
A44555 | SM35C | 29 | 2018-03-29 | B |  | 41 | 0 |  | 2 |  |  | 우설식 |  |  | 1090 | 5 |  | 2 |  |  | 55 | 2 |  |  | 양호 | 양호 | 양호 | 양호 | 양호 | 미정 |  |  | Y |  | 2018-03-29 11:44 | 2018-03-29 11:25 | 2018-03-29 15:53 | 2018-03-29 15:00 | 10 | 53 | 19 | 196 | 268 | AR-10.1
B44538 | AE51B35M | 29 | 2018-03-29 | D |  | 42 | 0 |  | 3 |  |  | 장신일 |  |  | 1086 | 6 |  | 3 |  |  | 55 | 3 |  |  | 양호 | 양호 | 양호 | 양호 | 양호 | 미정 |  |  | Y |  | 2018-03-29 16:33 | 2018-03-29 16:22 | 2018-03-29 19:52 | 2018-03-29 19:38 | 29 | 14 | 11 | 185 | 210
B44542 | SM45CB | 29 | 2018-03-29 | D |  | 43 | 0 |  | 4 |  |  | 송의섭 |  |  | 1086 | 7 |  | 4 | YES |  | 55 | 4 | YES |  | 양호 | 양호 | 양호 | 양호 | 양호 | 미정 |  |  | Y |  | 2018-03-29 21:06 | 2018-03-29 20:57 | 2018-03-30 00:38 | 2018-03-30 00:12 | 65 | 26 | 9 | 186 | 221
B44546 | SM45C | 29 | 2018-03-29 | A |  | 44 | 0 |  | 5 |  |  | 강상완 | 김민곤 |  | 1129 | 8 |  | 1 |  |  | 55 | 1 |  |  | 양호 | 양호 | 양호 | 양호 | 양호 | 미정 |  |  | Y |  | 2018-03-30 01:15 | 2018-03-30 00:58 | 2018-03-30 04:45 | 2018-03-30 04:22 | 20 | 23 | 17 | 187 | 227 | AR-9.7
B44550 | SM45CR2 | 29 | 2018-03-29 | A |  | 45 | 0 |  | 6 |  |  | 강상완 | 김민곤 |  | 1133 | 9 |  | 2 | YES |  | 55 | 2 | YES |  | 양호 | 양호 | 양호 | 양호 | 양호 | 미정 |  |  | Y |  | 2018-03-30 05:10 | 2018-03-30 04:58 | 2018-03-30 08:40 | 2018-03-30 08:24 | 13 | 16 | 12 | 193 | 222 | AR-10.5 C/N 지금융착
B44554 | AE4130MV | 29 | 2018-03-30 | C |  | 46 | 0 |  | 7 |  |  | 윤호철 |  |  | 1088 | 10 |  | 1 |  |  | 55 | 1 |  | O | 양호 | 양호 | 양호 | 양호 | 양호 | 미정 |  |  | Y |  | 2018-03-30 10:32 | 2018-03-30 10:20 | 2018-03-30 13:54 | 2018-03-30 13:30 | 100 | 24 | 12 | 178 | 214 | AR-10.1
C43113 | SUM43 | 29 | 2018-03-30 | D |  | 47 | 0 |  | 8 |  |  | 송의섭 |  |  | 1101 | 11 |  | 2 |  |  | 55 | 2 |  |  | 양호 | 양호 | 양호 | 양호 | 양호 | 미정 |  |  | Y |  | 2018-03-30 17:14 | 2018-03-30 16:55 | 2018-03-30 20:15 | 2018-03-30 19:55 | 181 | 20 | 19 | 161 | 200
C43117 | F-SM17CMI | 29 | 2018-03-30 | D |  | 48 | 0 |  | 9 |  |  | 남태희 |  |  | 1101 | 12 |  | 3 | YES |  | 55 | 3 | YES |  | 양호 | 양호 | 양호 | 양호 | 양호 | 미정 |  |  | INGOT |  | 2018-03-30 21:27 | 2018-03-30 21:05 | 2018-03-31 00:30 | 2018-03-31 00:12 | 50 | 18 | 22 | 165 | 205 | AR 12.4 CN 노줄지금융착 교체
C43121 | SCM440HF | 29 | 2018-03-30 | A |  | 49 | 0 |  | 10 |  |  | 남태희 |  |  | 1080 | 13 |  | 1 |  |  | 55 | 1 |  | O | 양호 | 양호 | 양호 | 양호 | 양호 | 미정 |  |  | Y |  | 2018-03-31 02:27 | 2018-03-31 02:12 | 2018-03-31 06:05 | 2018-03-31 05:18 | 102 | 47 | 15 | 171 | 233 | AR-13.3
C43125 | 42CRMO4HK | 29 | 2018-03-31 | C |  | 50 | 0 |  | 11 | [5 empty] | 1060 | 14 |  | 2 |  |  | 55 | 2 |  |  | 양호 | 양호 | 양호 | 양호 | 양호 | 미정 |  |  | Y |  | 2018-03-31 06:54 | 2018-03-31 06:50 | 2018-03-31 10:15 | 2018-03-31 09:54 | 45 | 21 | 4 | 180 | 205 | AR:12.9
C43129 | SM43C | 29 | 2018-03-31 | C |  | 51 | 0 |  | 12 | YES |  |  |  |  | 1060 | 15 |  | 3 |  |  | 55 | 3 |  |  | 양호 | 양호 | 양호 | 양호 | 양호 | 미정 |  |  | Y |  | 2018-03-31 12:33 | 2018-03-31 12:10 | 2018-03-31 15:35 | 2018-03-31 15:18 | 115 | 17 | 23 | 165 | 205 | AR:12.9
C43133 | SM45C | 29 | 2018-03-31 | D |  | 52 | 0 |  | 1 |  |  | 남태희 |  |  | 1102 | 16 |  | 4 | YES |  | 55 | 4 | YES |  | 양호 | 양호 | 양호 | 양호 | 양호 | 미정 |  |  | Y |  | 2018-03-31 16:50 | 2018-03-31 16:25 | 2018-03-31 19:50 | 2018-03-31 19:31 | 50 | 19 | 25 | 162 | 205 | S/B잔존165 180124---04---217
C43137 | SM45C | 29 | 2018-03-31 | D |  | 53 | 0 |  | 2 |  |  | 남태희 |  |  | 1101 | 17 |  | 1 |  |  | 55 | 1 |  |  | 양호 | 양호 | 양호 | 양호 | 양호 | 미정 |  |  | Y |  | 2018-03-31 21:16 | 2018-03-31 20:55 | 2018-04-01 00:30 | 2018-03-31 23:49 | 65 | 41 | 21 | 153 | 215
C43141 | SM45C | 29 | 2018-03-31 | B |  | 54 | 0 |  | 3 |  |  | 남문희 |  |  | 1093 | 18 |  | 2 |  |  | 55 | 2 |  |  | 양호 | 양호 | 양호 | 양호 | 양호 | 미정 |  |  | Y |  | 2018-04-01 01:14 | 2018-04-01 00:55 | 2018-04-01 04:10 | 2018-04-01 03:56 | 25 | 14 | 19 | 162 | 195 | 13.6
C43145 | SM45CRBK | 29 | 2018-03-31 | B |  | 55 | 0 |  | 4 |  |  |  | 남문희 |  | 1086 | 19 | YES | 3 | YES |  | 55 | 3 | YES |  | 양호 | 양호 | 양호 | 양호 | 양호 | 미정 |  |  | Y |  | 2018-04-01 05:26 | 2018-04-01 05:00 | 2018-04-01 08:40 | 2018-04-01 08:19 | 50 | 21 | 26 | 172 | 220 | 13.3
B76781 | SM45CM3 | 29 | -287861 | A |  | 76 | 48 |  | 3 |  |  | 윤석재 | 강상완 |  | 1096 | 5 |  | 1 |  |  | 55 | 1 |  |  | 양호 | 양호 | 양호 | 양호 | 양호 | 미정 |  |  |  |  | 2023-05-04 11:27 | 2023-05-04 11:12 | -287861 |  | 50 |  | 15 |  | -479382432 | AR-10.4
A42883 | AE5120M | 30 | 2018-01-05 | D | LADLE 대보수 첫회 | 1 | 0 |  | 1 |  |  | 최용선 |  |  | 968 | 1 |  | 1 | YES |  | 55 | 1 | YES |  | 양호 | 양호 | 양호 | 양호 | 양호 | 미정 |  |  | Y |  | 2018-01-05 18:40 | 2018-01-05 18:31 | 2018-01-05 22:10 | 2018-01-05 21:52 | 476582071 | 18 | 9 | 192 | 219 | P/P 170901-02-171 / C/N 철피녹음 | 7 | 2018-01-04 07:30 | 2018-01-05 07:30 | 1440 | 663 | 30 | 5 | 2018-01-05 08:00 | 2018-01-05 18:27 | 627 | 968 | 173 | 231 | 324 | 13
A42887 | AE5120HM | 30 | 2018-01-05 | A |  | 2 | 0 |  | 2 |  |  | 강상완 |  |  | 1117 | 2 |  | 1 |  |  | 55 | 1 |  |  | 양호 | 양호 | 양호 | 양호 | 양호 | 미정 |  |  | Y |  | 2018-01-05 22:46 | 2018-01-05 22:35 | 2018-01-06 02:08 | 2018-01-06 01:50 | 25 | 18 | 11 | 184 | 213 | AR-10.50
A42891 | FPA-27MNCR5H | 30 | 2018-01-05 | A |  | 3 | 0 |  | 3 |  |  | 강상완 |  |  | 1126 | 3 |  | 2 |  |  | 55 | 2 |  |  | 양호 | 양호 | 양호 | 양호 | 양호 | 미정 |  |  | Y |  | 2018-01-06 02:41 | 2018-01-06 02:24 | 2018-01-06 06:00 | 2018-01-06 05:33 | 16 | 27 | 17 | 173 | 216 | AR-9.6
B42869 | 25MOCRS4HM | 30 | 2018-01-06 | C |  | 4 | 0 |  | 4 |  |  |  | 김웅철 |  | 1095 | 4 |  | 3 | YES |  | 55 | 3 | YES |  | 양호 | 양호 | 양호 | 양호 | 양호 | 미정 |  |  | Y |  | 2018-01-06 07:40 | 2018-01-06 07:20 | 2018-01-06 11:15 | 2018-01-06 10:57 | 80 | 18 | 20 | 197 | 235 | AR-10.6 C/N철피녹음
B42873 | 25MOCRS4HM3 | 30 | 2018-01-06 | C |  | 5 | 0 |  | 5 |  |  | 최용선 |  |  | 1088 | 5 |  | 1 |  |  | 55 | 1 |  | O | 양호 | 양호 | 양호 | 양호 | 양호 | 미정 |  |  | Y |  | 2018-01-06 12:05 | 2018-01-06 11:50 | 2018-01-06 15:30 | 2018-01-06 15:18 | 35 | 12 | 15 | 193 | 220 | AR-10.25
B42877 | SCM822HD2 | 30 | 2018-01-06 | D |  | 6 | 0 |  | 6 |  |  | 송의섭 |  |  | 1089 | 6 |  | 2 |  |  | 55 | 2 |  |  | 양호 | 양호 | 양호 | 양호 | 양호 | 미정 |  |  | Y |  | 2018-01-06 16:13 | 2018-01-06 16:00 | 2018-01-06 19:42 | 2018-01-06 19:27 | 30 | 15 | 13 | 195 | 222 | AR-10.4
B42881 | SCM420HT | 30 | 2018-01-06 | D |  | 7 | 0 |  | 7 |  |  | 송의섭 |  |  | 1086 | 7 |  | 3 | YES |  | 55 | 3 | YES |  | 양호 | 양호 | 양호 | 양호 | 양호 | 미정 |  |  | Y |  | 2018-01-06 20:32 | 2018-01-06 20:08 | 2018-01-07 00:10 | 2018-01-06 23:51 | 26 | 19 | 24 | 199 | 242 | 플레이트면 침식
B42885 | SCM420HT | 30 | 2018-01-06 | B |  | 8 | 0 |  | 8 |  |  |  | 우설식 |  | 1083 | 8 |  | 1 |  |  | 55 | 1 |  | O | 양호 | 양호 | 양호 | 양호 | 양호 | 미정 |  |  | Y |  | 2018-01-07 00:38 | 2018-01-07 00:25 | 2018-01-07 04:30 | 2018-01-07 04:05 | 15 | 25 | 13 | 207 | 245 | AR-10.1
B42889 | KBMA75S | 30 | 2018-01-06 | B |  | 9 | 0 |  | 9 |  |  | 윤석재 |  |  | 1082 | 9 |  | 2 |  |  | 55 | 2 |  |  | 양호 | 양호 | 양호 | 양호 | 양호 | 미정 |  |  | Y |  | 2018-01-07 05:02 | 2018-01-07 04:55 | 2018-01-07 09:00 | 2018-01-07 08:41 | 25 | 19 | 7 | 219 | 245 | AR-10.35
B42893 | KBMA75S | 30 | 2018-01-07 | C |  | 10 | 0 |  | 10 |  |  | 최용선 |  |  | 1085 | 10 |  | 3 |  |  | 55 | 3 |  |  | 양호 | 양호 | 양호 | 양호 | 양호 | 미정 |  |  | Y |  | 2018-01-07 09:36 | 2018-01-07 09:10 | 2018-01-07 13:05 | 2018-01-07 12:48 | 10 | 17 | 26 | 192 | 235 | AR-10.45
B42897 | SCR420HB | 30 | 2018-01-07 | C |  | 11 | 0 |  | 11 |  |  | 최용선 |  |  | 1085 | 11 |  | 4 | YES |  | 55 | 4 | YES |  | 양호 | 양호 | 양호 | 양호 | 양호 | 미정 |  |  | Y |  | 2018-01-07 13:27 | 2018-01-07 13:10 | 2018-01-07 17:05 | 2018-01-07 16:30 | 5 | 35 | 17 | 184 | 235 | AR-10.45
B42901 | SM45CI | 30 | 2018-01-07 | D |  | 12 | 0 |  | 12 | [5 empty] | 1028 | 12 |  | 1 |  |  | 65 | 1 |  |  | 양호 | 양호 | 양호 | 양호 | 양호 | 미정 |  |  | INGOT |  | 2018-01-07 17:48 | 2018-01-07 17:37 | 2018-01-07 20:35 | 2018-01-07 20:09 | 32 | 26 | 11 | 141 | 178 | AR-10.20
A42931 | AE1055M1 | 30 | 2018-01-07 | D |  | 13 | 0 |  | 13 | [5 empty] | 1028 | 13 |  | 2 | YES |  | 65 | 2 | YES |  | 양호 | 양호 | 양호 | 양호 | 양호 | 미정 |  |  | Y |  | 2018-01-07 21:36 | 2018-01-07 21:10 | 2018-01-08 00:55 | 2018-01-08 00:28 | 35 | 27 | 26 | 173 | 225 | AR-10.10
A42935 | AE1055M1 | 30 | 2018-01-07 | B |  | 14 | 0 |  | 14 |  |  | 우설식 |  |  | 1090 | 14 |  | 1 |  |  | 55 | 1 |  | O | 양호 | 양호 | 양호 | 양호 | 양호 | 미정 |  |  | Y |  | 2018-01-08 01:40 | 2018-01-08 01:23 | 2018-01-08 05:10 | 2018-01-08 04:44 | 28 | 26 | 17 | 184 | 227 | AR-9.85
A42939 | STB2 | 30 | 2018-01-08 | C |  | 15 | 0 |  | 15 |  |  | 윤석재 |  |  | 1085 | 15 |  | 2 |  |  | 55 | 2 |  |  | 양호 | 양호 | 양호 | 양호 | 양호 | 미정 |  |  | Y |  | 2018-01-08 06:09 | 2018-01-08 06:00 | 2018-01-08 09:30 | 2018-01-08 09:14 | 50 | 16 | 9 | 185 | 210 | AR-10.4
A42943 | STB2 | 30 | 2018-01-08 | C |  | 16 | 0 |  | 16 | YES |  |  | 김웅철 |  | 1083 | 16 |  | 3 |  |  | 55 | 3 |  |  | 양호 | 양호 | 양호 | 양호 | 양호 | 미정 |  |  | Y |  | 2018-01-08 10:27 | 2018-01-08 10:05 | 2018-01-08 14:10 | 2018-01-08 13:37 | 35 | 33 | 22 | 190 | 245 | AR-9.7
A42947 | STB2 | 30 | 2018-01-08 | A |  | 17 | 0 | 외삽1 | 1 | [5 empty] | 1122 | 17 | YES | 4 | YES |  | 55 | 4 | YES |  | 양호 | 양호 | 양호 | 양호 | 양호 | 미정 |  |  | Y |  | 2018-01-08 16:20 | 2018-01-08 16:02 | 2018-01-08 19:26 | 2018-01-08 19:11 | 112 | 15 | 18 | 171 | 204 | AR-10.7
B42926 | SCM440 | 30 | 2018-01-08 | A |  | 18 | 0 |  | 2 |  |  | 강상완 |  |  | 1114 | 1 |  | 1 |  |  | 55 | 1 |  |  | 양호 | 양호 | 양호 | 양호 | 양호 | 미정 |  |  | Y |  | 2018-01-08 21:13 | 2018-01-08 21:02 | 2018-01-09 00:30 | 2018-01-09 00:18 | 96 | 12 | 11 | 185 | 208 | AR-10.5 2연주 온도하락으로 용강22톤 내려와29번에 합탕함
B42930 | SCM440HF-JY | 30 | 2018-01-08 | B |  | 19 | 0 |  | 3 |  |  | 윤석재 |  |  | 1088 | 2 |  | 2 |  |  | 55 | 2 |  |  | 양호 | 양호 | 양호 | 양호 | 양호 | 미정 |  |  | Y |  | 2018-01-09 01:25 | 2018-01-09 01:10 | 2018-01-09 04:55 | 2018-01-09 04:41 | 40 | 14 | 15 | 195 | 225 | AR 10.8
B42934 | SCM822HD2 | 30 | 2018-01-08 | B |  | 20 | 0 |  | 4 |  |  | 윤석재 |  |  | 1089 | 3 |  | 3 |  |  | 55 | 3 |  |  | 양호 | 양호 | 양호 | 양호 | 양호 | 미정 |  |  | Y |  | 2018-01-09 05:28 | 2018-01-09 05:10 | 2018-01-09 09:10 | 2018-01-09 08:54 | 15 | 16 | 18 | 206 | 240 | AR 11.2
B42939 | AE1040M | 30 | 2018-01-09 | C |  | 21 | 0 |  | 5 |  |  | 최용선 |  |  | 1078 | 4 |  | 4 | YES |  | 55 | 4 | YES |  | 양호 | 양호 | 양호 | 양호 | 양호 | 미정 |  |  | Y |  | 2018-01-09 11:03 | 2018-01-09 10:38 | 2018-01-09 14:18 | 2018-01-09 13:52 | 88 | 26 | 25 | 169 | 220 | AR-10.8
B42944 | AE15B35C | 30 | 2018-01-09 | A |  | 22 | 0 |  | 6 | [5 empty] | 1120 | 5 |  | 1 |  |  | 55 | 1 |  |  | 양호 | 양호 | 양호 | 양호 | 양호 | 미정 |  |  | Y |  | 2018-01-09 16:17 | 2018-01-09 16:06 | 2018-01-09 19:53 | 2018-01-09 19:36 | 108 | 17 | 11 | 198 | 227 | AR-11.3
B42948 | AE15B35C | 30 | 2018-01-09 | A |  | 23 | 0 |  | 7 |  |  | 강상완 |  |  | 1141 | 6 |  | 2 |  |  | 55 | 2 |  |  | 양호 | 양호 | 양호 | 양호 | 양호 | 미정 |  |  | Y |  | 2018-01-09 20:24 | 2018-01-09 20:10 | 2018-01-10 00:02 | 2018-01-09 23:49 | 17 | 13 | 14 | 205 | 232 | AR-11.15
B42952 | SM45C | 30 | 2018-01-09 | B |  | 24 | 0 |  | 8 |  |  |  | 윤석재 |  | 1090 | 7 |  | 3 |  |  | 55 | 3 |  |  | 양호 | 양호 | 양호 | 양호 | 양호 | 미정 |  |  | Y |  | 2018-01-10 00:21 | 2018-01-10 00:10 | 2018-01-10 04:05 | 2018-01-10 07:20 | 8 | -195 | 11 | 419 | 235 | AR-10.9 빌랫트작업 지연으로 28호 래들로 교체함
B42955 | SM45C | 30 | 2018-01-09 | B |  | 25 | 0 |  | 9 |  |  | 윤석재 | 우설식 |  | 1089 | 7 |  | 3 |  |  | 55 | 3 |  |  | 양호 | 양호 | 양호 | 양호 | 양호 | 미정 |  |  | Y |  | 2018-01-10 05:08 | 2018-01-10 04:50 | 2018-01-10 08:32 | 2018-01-10 08:23 | 45 | 9 | 18 | 195 | 222
B42958 | SCR420HBS | 30 | 2018-01-10 | D |  | 26 | 0 |  | 10 |  |  | 송의섭 |  |  | 1087 | 8 |  | 4 | YES |  | 55 | 4 | YES |  | 양호 | 양호 | 양호 | 양호 | 양호 | 미정 |  |  | Y |  | 2018-01-10 08:50 | 2018-01-10 08:43 | 2018-01-10 12:18 | 2018-01-10 12:09 | 11 | 9 | 7 | 199 | 215
B42962 | AE4140MB | 30 | 2018-01-10 | D |  | 27 | 0 | 외삽2 | 1 |  |  | 송의섭 |  |  | 1086 | 9 |  | 1 |  |  | 55 | 1 |  |  | 양호 | 양호 | 양호 | 양호 | 양호 | 미정 |  |  | Y |  | 2018-01-10 13:09 | 2018-01-10 13:00 | 2018-10-10 16:40 | 2018-01-10 16:07 | 42 | 393153 | 9 | 178 | 393340
B42966 | AE4140M12 | 30 | 2018-01-10 | A |  | 28 | 0 |  | 2 | [5 empty] | 1135 | 10 |  | 2 |  |  | 55 | 2 |  |  | 양호 | 양호 | 양호 | 양호 | 양호 | 미정 |  |  | Y |  | 2018-01-10 17:34 | 2018-01-10 17:25 | 2018-01-10 21:10 | 2018-01-10 20:50 | 307 | 20 | 9 | 195 | 225 | AR-11.0
B42970 | 16MNCRS5HAM | 30 | 2018-01-10 | A |  | 29 | 0 |  | 3 |  |  |  | 우설식 |  | 1135 | 11 |  | 3 |  |  | 55 | 3 |  |  | 양호 | 양호 | 양호 | 양호 | 양호 | 미정 |  |  | Y |  | 2018-01-10 21:40 | 2018-01-10 21:28 | 2018-01-11 01:58 | 2018-01-11 01:42 | 18 | 16 | 12 | 242 | 270 | AR-10.9
C41541 | AE1541M | 30 | 2018-01-10 | B |  | 30 | 0 |  | 4 |  |  | 윤석재 |  |  | 1085 | 12 |  | 4 | YES |  | 55 | 4 | YES |  | 양호 | 양호 | 양호 | 양호 | 양호 | 미정 |  |  | Y |  | 2018-01-11 02:19 | 2018-01-11 02:15 | 2018-01-11 05:30 | 2018-01-11 05:05 | 17 | 25 | 4 | 165 | 195
C41545 | AE1541M | 30 | 2018-01-11 | D |  | 31 | 0 |  | 5 |  |  |  | 윤석재 |  | 1095 | 13 |  | 1 |  |  | 55 | 1 |  |  | 양호 | 양호 | 양호 | 양호 | 양호 | 미정 |  |  | Y |  | 2018-01-11 06:31 | 2018-01-11 06:15 | 2018-01-11 09:45 | 2018-01-11 09:28 | 45 | 17 | 16 | 176 | 210
C41549 | SUP9DM | 30 | 2018-01-11 | D |  | 32 | 0 |  | 6 |  |  | 남태희 |  |  | 1102 | 14 |  | 2 |  |  | 55 | 2 |  |  | 양호 | 양호 | 양호 | 양호 | 양호 | 미정 |  |  | Y |  | 2018-01-11 10:50 | 2018-01-11 10:35 | 2018-01-11 14:25 | 2018-01-11 13:39 | 50 | 47 | 15 | 168 | 230
C41553 | SUP9DM | 30 | 2018-01-11 | A |  | 33 | 0 |  | 7 | [5 empty] | 1077 | 15 |  | 3 |  |  | 55 | 3 |  |  | 양호 | 양호 | 양호 | 양호 | 양호 | 미정 |  |  | Y |  | 2018-01-11 15:11 | 2018-01-11 15:00 | 2018-01-11 18:35 | 2018-01-11 18:02 | 35 | 33 | 11 | 171 | 215
C41557 | SUP9DM | 30 | 2018-01-11 | A |  | 34 | 0 |  | 8 | [5 empty] | 1075 | 16 |  | 4 | YES |  | 55 | 4 | YES |  | 양호 | 양호 | 양호 | 양호 | 양호 | 미정 |  |  | Y |  | 2018-01-11 19:33 | 2018-01-11 19:20 | 2018-01-11 22:40 | 2018-01-11 22:12 | 45 | 28 | 13 | 159 | 200
C41561 | SUP9DM | 30 | 2018-01-11 | C |  | 35 | 0 |  | 9 | [5 empty] | 1060 | 17 |  | 1 |  |  | 55 | 1 |  |  | 양호 | 양호 | 양호 | 양호 | 양호 | 미정 |  |  | Y |  | 2018-01-11 23:52 | 2018-01-11 23:40 | 2018-01-12 02:45 | 2018-01-12 02:40 | 60 | 5 | 12 | 169 | 185
C41565 | SM38C | 30 | 2018-01-11 | C |  | 36 | 0 |  | 10 | [5 empty] | 1060 | 18 |  | 2 |  |  | 55 | 2 |  |  | 양호 | 양호 | 양호 | 양호 | 양호 | 미정 |  |  | Y |  | 2018-01-12 05:22 | 2018-01-12 05:10 | 2018-01-12 08:40 | 2018-01-12 08:12 | 145 | 28 | 12 | 170 | 210
C41569 | AE1038M | 30 | 2018-01-12 | D |  | 37 | 0 |  | 11 |  |  | 남태희 |  |  | 1101 | 19 |  | 3 |  |  | 55 | 3 |  |  | 양호 | 양호 | 양호 | 양호 | 양호 | 미정 |  |  | Y |  | 2018-01-12 09:45 | 2018-01-12 09:30 | 2018-01-12 13:00 | 2018-01-12 12:31 | 50 | 29 | 15 | 166 | 210
C41574 | SF40CVM1 | 30 | 2018-01-12 | A |  | 38 | 0 |  | 12 |  |  | 남태희 |  |  | 1101 | 1 |  | 1 |  |  | 55 | 1 |  | O | 양호 | 양호 | 양호 | 양호 | 양호 | 미정 |  |  | Y |  | 2018-01-12 16:30 | 2018-01-12 16:20 | 2018-01-12 19:40 | 2018-01-12 19:08 | 200 | 32 | 10 | 158 | 200
C41578 | SF40CVM1 | 30 | 2018-01-12 | A |  | 39 | 0 |  | 13 |  |  | 남태희 |  |  | 1099 | 2 |  | 2 |  |  | 55 | 2 |  |  | 양호 | 양호 | 양호 | 양호 | 양호 | 미정 |  |  | Y |  | 2018-01-12 20:54 | 2018-01-12 20:30 | 2018-01-13 | 2018-01-12 23:31 | 50 | 29 | 24 | 157 | 210
C41582 | SF40CVM1 | 30 | 2018-01-12 | C |  | 40 | 0 |  | 14 | [5 empty] | 1060 | 3 |  | 3 |  |  | 55 | 3 |  |  | 양호 | 양호 | 양호 | 양호 | 양호 | 미정 |  |  | Y |  | 2018-01-13 01:09 | 2018-01-13 01:00 | 2018-01-13 04:15 | 2018-01-13 03:54 | 60 | 21 | 9 | 164 | 195
C41586 | 20MNNIVS6M | 30 | 2018-01-13 | D |  | 41 | 0 | 외삽3 | 1 | [5 empty] | 1060 | 4 |  | 4 | YES |  | 55 | 4 | YES |  | 양호 | 양호 | 양호 | 양호 | 양호 | 미정 |  |  | Y |  | 2018-01-13 06:27 | 2018-01-13 06:05 | 2018-01-13 09:55 | 2018-01-13 09:28 | 110 | 27 | 22 | 181 | 230 | P/P교체, 6-23-222, 잔존:270mm
C41590 | SM20CB | 30 | 2018-01-13 | D |  | 42 | 0 |  | 2 |  |  | 남태희 |  |  | 1101 | 5 |  | 1 |  |  | 55 | 1 |  |  | 양호 | 양호 | 양호 | 양호 | 양호 | 미정 |  |  | Y |  | 2018-01-13 11:10 | 2018-01-13 11:00 | 2018-01-13 14:20 | 2018-01-13 13:59 | 65 | 21 | 10 | 168 | 200
C41594 | SM20CB | 30 | 2018-01-13 | B |  | 43 | 0 |  | 3 |  |  | 남문희 |  |  | 1097 | 6 |  | 2 |  |  | 55 | 2 |  |  | 양호 | 양호 | 양호 | 양호 | 양호 | 미정 |  |  | Y |  | 2018-01-13 15:24 | 2018-01-13 15:10 | 2018-01-13 18:30 | 2018-01-13 18:05 | 50 | 25 | 14 | 162 | 200
C41598 | SM20C | 30 | 2018-01-13 | B |  | 44 | 0 |  | 4 |  |  |  | 남문희 |  | 1085 | 7 |  | 3 | YES |  | 55 | 3 | YES |  | 양호 | 양호 | 양호 | 양호 | 양호 | 미정 |  |  | Y |  | 2018-01-13 19:34 | 2018-01-13 19:30 | 2018-01-13 22:40 | 2018-01-13 22:18 | 60 | 22 | 4 | 164 | 190
C41602 | SCM440I6 | 30 | 2018-01-13 | C |  | 45 | 0 |  | 5 | [5 empty] | 1060 | 8 |  | 1 |  |  | 55 | 1 |  | O | 양호 | 양호 | 양호 | 양호 | 양호 | 미정 |  |  | INGOT |  | 2018-01-13 23:48 | 2018-01-13 23:30 | 2018-01-14 02:40 | 2018-01-14 02:16 | 50 | 24 | 18 | 148 | 190
C41606 | SM45C | 30 | 2018-01-13 | C |  | 46 | 0 |  | 6 | [5 empty] | 1060 | 9 |  | 2 |  |  | 55 | 2 |  |  | 양호 | 양호 | 양호 | 양호 | 양호 | 미정 |  |  | Y |  | 2018-01-14 04:16 | 2018-01-14 04:00 | 2018-01-14 07:30 | 2018-01-14 07:21 | 80 | 9 | 16 | 185 | 210
C41610 | SM45C | 30 | 2018-01-14 | D |  | 47 | 0 |  | 7 |  |  | 남태희 |  |  | 1102 | 10 |  | 3 |  |  | 55 | 3 |  |  | 양호 | 양호 | 양호 | 양호 | 양호 | 미정 |  |  | Y |  | 2018-01-14 08:38 | 2018-01-14 08:20 | 2018-01-14 11:50 | 2018-01-14 11:43 | 50 | 7 | 18 | 185 | 210
C41614 | XC48 | 30 | 2018-01-14 | D |  | 48 | 0 |  | 8 |  |  | 남태희 |  |  | 1101 | 11 |  | 4 |  |  | 55 | 4 |  |  | 양호 | 양호 | 양호 | 양호 | 양호 | 미정 |  |  | Y |  | 2018-01-14 12:42 | 2018-01-14 12:30 | 2018-01-14 16:05 | 2018-01-14 15:55 | 40 | 10 | 12 | 193 | 215
C41618 | AE15B36D | 30 | 2018-01-14 | B |  | 49 | 0 |  | 9 |  |  | 남문희 |  |  | 1094 | 12 |  | 1 |  |  | 55 | 1 |  |  | 양호 | 양호 | 양호 | 양호 | 양호 | 미정 |  |  | Y |  | 2018-01-14 17:07 | 2018-01-14 17:00 | 2018-01-14 20:20 | 2018-01-14 20:08 | 55 | 12 | 7 | 181 | 200
C41622 | AE15B36D2 | 30 | 2018-01-14 | B |  | 50 | 0 |  | 10 | YES |  |  | 남문희 |  | 1083 | 13 |  | 2 | YES |  | 55 | 2 | YES |  | 양호 | 양호 | 양호 | 양호 | 양호 | 미정 |  |  | Y |  | 2018-01-14 21:20 | 2018-01-14 21:05 | 2018-01-15 00:58 | 2018-01-15 00:24 | 45 | 34 | 15 | 184 | 233 | 플레이트침식되어 습동잘 안되어 교체함
C41626 | AE15B36D2 | 30 | 2018-01-14 | C |  | 51 | 0 | 외삽4 | 1 | [5 empty] | 1060 | 14 |  | 1 |  |  | 55 | 1 |  | O | 양호 | 양호 | 양호 | 양호 | 양호 | 미정 |  |  | Y |  | 2018-01-15 01:28 | 2018-01-15 01:25 | 2018-01-15 04:45 | 2018-01-15 04:39 | 27 | 6 | 3 | 191 | 200 | P/P교체, 171123-02-174, 잔존:180mm
C41630 | AE15B36D2 | 30 | 2018-01-14 | C |  | 52 | 0 |  | 2 | [5 empty] | 1060 | 15 |  | 2 |  |  | 55 | 2 |  |  | 양호 | 양호 | 양호 | 양호 | 양호 | 미정 |  |  | Y |  | 2018-01-15 05:35 | 2018-01-15 05:25 | 2018-01-15 09:15 | 2018-01-15 08:51 | 40 | 24 | 10 | 196 | 230
C41634 | SM10CB | 30 | 2018-01-15 | A |  | 53 | 0 |  | 3 | [5 empty] | 1061 | 16 |  | 3 |  |  | 55 | 3 |  |  | 양호 | 양호 | 양호 | 양호 | 양호 | 미정 |  |  | Y |  | 2018-01-15 09:56 | 2018-01-15 09:45 | 2018-01-15 13:18 | 2018-01-15 13:02 | 30 | 16 | 11 | 186 | 213
C41638 | SM10C | 30 | 2018-01-15 | B |  | 54 | 0 |  | 4 | [5 empty] | 1082 | 17 | YES | 4 | YES |  | 55 | 4 | YES |  | 양호 | 양호 | 양호 | 양호 | 양호 | 미정 |  |  | Y |  | 2018-01-15 14:15 | 2018-01-15 14:05 | 2018-01-15 17:40 | 2018-01-15 17:30 | 47 | 10 | 10 | 195 | 215
A43096 | SHPG2 | 30 | 2018-01-16 | A |  | 55 | 0 |  | 5 |  |  | 남문희 |  |  | 1131 | 1 |  | 1 |  |  | 55 | 1 |  |  | 양호 | 양호 | 양호 | 양호 | 양호 | 미정 |  |  | N | 2 | 2018-01-16 10:27 | 2018-01-16 10:18 | 2018-01-16 13:43 | 2018-01-16 13:20 | 998 | 23 | 9 | 173 | 205
A43100 | SHPG2 | 30 | 2018-01-16 | B |  | 56 | 0 |  | 6 |  |  | 윤석재 |  |  | 1084 | 2 |  | 2 |  |  | 55 | 2 |  |  | 양호 | 양호 | 양호 | 양호 | 양호 | 미정 |  |  | Y |  | 2018-01-16 14:42 | 2018-01-16 14:30 | 2018-01-16 18:00 | 2018-01-16 17:21 | 47 | 39 | 12 | 159 | 210 | AR-10
A43104 | AE1070LS | 30 | 2018-01-16 | B |  | 57 | 0 |  | 7 |  |  | 윤석재 |  |  | 1082 | 3 |  | 3 |  |  | 55 | 3 |  |  | 양호 | 양호 | 양호 | 양호 | 양호 | 미정 |  |  | Y |  | 2018-01-16 18:49 | 2018-01-16 18:28 | 2018-01-16 22:15 | 2018-01-16 21:57 | 28 | 18 | 21 | 188 | 227 | AR-9.9
A43108 | AE1070LS | 30 | 2018-01-16 | D |  | 58 | 0 |  | 8 |  |  |  | 장신일 |  | 1088 | 4 |  | 4 | YES |  | 55 | 4 | YES |  | 양호 | 양호 | 양호 | 양호 | 양호 | 미정 |  |  | Y |  | 2018-01-16 23:26 | 2018-01-16 22:55 | 2018-01-17 02:48 | 2018-01-17 02:25 | 40 | 23 | 31 | 179 | 233 | AR-10.3
A43112 | SM55C | 30 | 2018-01-16 | D |  | 59 | 0 |  | 9 | YES |  |  | 장신일 |  | 1086 | 5 |  | 1 |  |  | 55 | 1 |  |  | 양호 | 양호 | 양호 | 양호 | 양호 | 미정 |  |  | Y |  | 2018-01-17 03:59 | 2018-01-17 03:42 | 2018-01-17 07:33 | 2018-01-17 06:58 | 54 | 35 | 17 | 179 | 231 | AR-9.8
A43116 | AE1055LS | 30 | 2018-01-17 | A |  | 60 | 0 | 외삽5 | 1 |  |  | 강상완 |  |  | 1092 | 6 |  | 2 |  |  | 55 | 2 |  |  | 양호 | 양호 | 양호 | 양호 | 양호 | 미정 |  |  | Y |  | 2018-01-17 08:03 | 2018-01-17 07:57 | 2018-01-17 11:20 | 2018-01-17 10:59 | 24 | 21 | 6 | 175 | 203 | P/P 171127-03(235)
A43120 | AE4137HMA | 30 | 2018-01-17 | A |  | 61 | 0 |  | 2 |  |  | 강상완 |  |  | 1127 | 7 |  | 3 |  |  | 55 | 3 |  |  | 양호 | 양호 | 양호 | 양호 | 양호 | 미정 |  |  | Y |  | 2018-01-17 12:05 | 2018-01-17 11:50 | 2018-01-17 16:11 | 2018-01-17 15:49 | 30 | 22 | 15 | 225 | 261 | AR-10.1
A43124 | AE1055LS | 30 | 2018-01-17 | B |  | 62 | 0 |  | 3 |  |  | 윤석재 | 우설식 |  | 1088 | 8 |  | 4 | YES |  | 55 | 4 | YES |  | 양호 | 양호 | 양호 | 양호 | 양호 | 미정 |  |  | Y |  | 2018-01-17 16:28 | 2018-01-17 16:20 | 2018-01-17 19:55 | 2018-01-17 19:25 | 9 | 30 | 8 | 177 | 215 | AR-10.75
A43128 | AE1055LS | 30 | 2018-01-17 | B |  | 63 | 0 |  | 4 |  |  | 윤석재 |  |  | 1085 | 9 |  | 1 |  |  | 55 | 1 |  |  | 양호 | 양호 | 양호 | 양호 | 양호 | 미정 |  |  | Y |  | 2018-01-17 20:36 | 2018-01-17 20:28 | 2018-01-17 23:37 | 2018-01-17 23:24 | 33 | 13 | 8 | 168 | 189 | AR-9.8
A43132 | SF40CVM | 30 | 2018-01-17 | D |  | 64 | 0 |  | 5 |  |  | 장신일 |  |  | 1086 | 10 |  | 2 |  |  | 55 | 2 |  |  | 양호 | 양호 | 양호 | 양호 | 양호 | 미정 |  |  | Y |  | 2018-01-18 00:46 | 2018-01-18 00:28 | 2018-01-18 04:40 | 2018-01-18 04:07 | 51 | 33 | 18 | 202 | 252 | AR-9.6
B43126 | SM45C | 30 | 2018-01-17 | D |  | 65 | 0 |  | 6 |  |  | 장신일 |  |  | 1086 | 11 |  | 3 |  |  | 55 | 3 |  |  | 양호 | 양호 | 양호 | 양호 | 양호 | 미정 |  |  | Y |  | 2018-01-18 05:14 | 2018-01-18 05:05 | 2018-01-18 09:20 | 2018-01-18 08:30 | 25 | 50 | 9 | 196 | 255
B43130 | SUM32F | 30 | 2018-01-18 | A |  | 66 | 0 |  | 7 | YES |  | 장신일 | 강상완 |  | 1135 | 12 |  | 4 | YES |  | 55 | 4 | YES |  | 양호 | 양호 | 양호 | 양호 | 양호 | 미정 |  |  | Y |  | 2018-01-18 09:52 | 2018-01-18 09:45 | 2018-01-18 13:40 | 2018-01-18 13:27 | 25 | 13 | 7 | 215 | 235 | AR-9.5
B43135 | SUM32F | 30 | 2018-01-18 | C |  | 67 | 0 |  | 1 |  |  | 윤호철 | 김웅철 |  | 1088 | 13 |  | 1 |  |  | 55 | 1 |  |  | 양호 | 양호 | 양호 | 양호 | 양호 | 미정 |  |  | Y |  | 2018-01-18 14:53 | 2018-01-18 14:42 | 2018-01-18 17:50 | 2018-01-18 17:40 | 62 | 10 | 11 | 166 | 188 | P/P 12-1-3 [210]
B43139 | AE1050 | 30 | 2018-01-18 | C |  | 68 | 0 |  | 2 |  |  | 윤호철 | 김웅철 |  | 1095 | 14 |  | 2 |  |  | 55 | 2 |  |  | 양호 | 양호 | 양호 | 양호 | 양호 | 미정 |  |  | Y |  | 2018-01-18 18:48 | 2018-01-18 18:35 | 2018-01-18 22:20 | 2018-01-18 22:07 | 45 | 13 | 13 | 200 | 225 | AR-10.5
B43143 | AE1050 | 30 | 2018-01-18 | D |  | 69 | 0 |  | 3 |  |  | 송의섭 |  |  | 1086 | 15 |  | 3 |  |  | 55 | 3 |  |  | 양호 | 양호 | 양호 | 양호 | 양호 | 미정 |  |  | Y |  | 2018-01-18 23:12 | 2018-01-18 22:53 | 2018-01-19 02:40 | 2018-01-19 02:25 | 33 | 15 | 19 | 193 | 227
B43147 | AE1050 | 30 | 2018-01-18 | D |  | 70 | 0 |  | 4 |  |  | 송의섭 |  |  | 1089 | 16 |  | 4 | YES |  | 55 | 4 | YES |  | 양호 | 양호 | 양호 | 양호 | 양호 | 미정 |  |  | Y |  | 2018-01-19 03:09 | 2018-01-19 03:00 | 2018-01-19 07:18 | 2018-01-19 06:46 | 20 | 32 | 9 | 218 | 258
B43152 | SCM440 | 30 | 2018-01-19 | A |  | 71 | 0 |  | 5 |  |  | 송의섭 |  |  | 1142 | 17 |  | 1 |  |  | 55 | 1 |  | O | 양호 | 양호 | 양호 | 양호 | 양호 | 미정 |  |  | Y |  | 2018-01-19 08:12 | 2018-01-19 07:59 | 2018-01-19 11:50 | 2018-01-19 11:26 | 41 | 24 | 13 | 194 | 231 | AR-10.3
B43156 | SCM440HK | 30 | 2018-01-19 | A |  | 72 | 0 |  | 6 |  |  | 송의섭 |  |  | 1134 | 18 |  | 2 |  |  | 55 | 2 |  |  | 양호 | 양호 | 양호 | 양호 | 양호 | 미정 |  |  | Y |  | 2018-01-19 12:25 | 2018-01-19 12:05 | 2018-01-19 16:10 | 2018-01-19 15:49 | 15 | 21 | 20 | 204 | 245 | AR-10.7
B43160 | AE1548 | 30 | 2018-01-19 | C |  | 73 | 0 |  | 7 | YES |  | 최용선 |  |  | 1098 | 19 |  | 3 |  |  | 55 | 3 |  |  | 양호 | 양호 | 양호 | 양호 | 양호 | 미정 |  |  | Y |  | 2018-01-19 16:38 | 2018-01-19 16:28 | 2018-01-19 20:35 | 2018-01-19 20:22 | 18 | 13 | 10 | 224 | 247 | AR-10.75
B43164 | AE1548 | 30 | 2018-01-19 | C |  | 74 | 0 |  | 1 |  |  | 최용선 |  |  | 1080 | 20 | YES | 4 | YES |  | 55 | 4 | YES |  | 양호 | 양호 | 양호 | 양호 | 양호 | 미정 |  |  | Y |  | 2018-01-19 21:18 | 2018-01-19 21:10 | 2018-01-20 01:00 | 2018-01-20 00:47 | 35 | 13 | 8 | 210 | 230 | P/P11-30-7 177
B43168 | AE1548 | 30 | 2018-01-19 | D |  | 75 | 0 |  | 2 |  |  | 송의섭 |  |  | 1086 | 1 |  | 1 |  |  | 55 | 1 |  |  | 양호 | 양호 | 양호 | 양호 | 양호 | 미정 |  |  | Y |  | 2018-01-20 01:44 | 2018-01-20 01:36 | 2018-01-20 05:15 | 2018-01-20 04:58 | 36 | 17 | 8 | 194 | 219
B43172 | AE1548 | 30 | 2018-01-19 | B |  | 76 | 0 |  | 3 |  |  | 송의섭 |  |  | 1081 | 2 |  | 2 | YES |  | 55 | 2 | YES |  | 양호 | 양호 | 양호 | 양호 | 양호 | 미정 |  |  | Y |  | 2018-01-20 05:39 | 2018-01-20 05:35 | 2018-01-20 08:50 | 2018-01-20 08:23 | 20 | 27 | 4 | 164 | 195 | 플레이트 마모심함.
B43176 | SM45CS | 30 | 2018-01-20 | B |  | 77 | 0 |  | 4 |  |  | 우설식 |  |  | 1081 | 3 |  | 1 |  |  | 55 | 1 |  | O | 양호 | 양호 | 양호 | 양호 | 양호 | 미정 |  |  | Y |  | 2018-01-20 09:48 | 2018-01-20 09:25 | 2018-01-20 13:20 | 2018-01-20 13:06 | 35 | 14 | 23 | 198 | 235 | AR-9.9
B43180 | SM45CS | 30 | 2018-01-20 | C |  | 78 | 0 |  | 5 |  |  | 우설식 |  |  | 1091 | 4 |  | 2 |  |  | 55 | 2 |  |  | 양호 | 양호 | 양호 | 양호 | 양호 | 미정 |  |  | Y |  | 2018-01-20 14:03 | 2018-01-20 13:48 | 2018-01-20 17:40 | 2018-01-20 17:05 | 28 | 35 | 15 | 182 | 232
B43184 | AE4137HMA | 30 | 2018-01-20 | C |  | 79 | 0 |  | 6 |  |  | 최용선 |  |  | 1098 | 5 |  | 3 |  |  | 55 | 3 |  |  | 양호 | 양호 | 양호 | 양호 | 양호 | 미정 |  |  | Y |  | 2018-01-20 18:16 | 2018-01-20 17:55 | 2018-01-20 21:55 | 2018-01-20 21:28 | 15 | 27 | 21 | 192 | 240 | AR-10.8
B43188 | AE4137HMA | 30 | 2018-01-20 | D |  | 80 | 0 |  | 7 |  |  | 송의섭 |  |  | 1087 | 6 |  | 4 | YES |  | 55 | 4 | YES |  | 양호 | 양호 | 양호 | 양호 | 양호 | 미정 |  |  | Y |  | 2018-01-20 22:16 | 2018-01-20 22:10 | 2018-01-21 01:40 | 2018-01-21 01:26 | 15 | 14 | 6 | 189 | 210
B43192 | AE4137HMA | 30 | 2018-01-20 | D |  | 81 | 0 |  | 8 | YES | 150 | 송의섭 |  |  | 1086 | 7 |  | 1 |  |  | 55 | 1 |  |  | 양호 | 양호 | 양호 | 양호 | 양호 | 미정 |  |  | Y |  | 2018-01-21 02:18 | 2018-01-21 02:03 | 2018-01-21 05:33 | 2018-01-21 05:22 | 23 | 11 | 15 | 184 | 210
B43196 | AE1548 | 30 | 2018-01-21 | B |  | 82 | 0 |  | 1 |  |  | 송의섭 |  |  | 1081 | 8 |  | 2 |  |  | 55 | 2 |  |  | 양호 | 양호 | 양호 | 양호 | 양호 | 미정 |  |  | Y |  | 2018-01-21 06:17 | 2018-01-21 06:05 | 2018-01-21 10:20 | 2018-01-21 09:59 | 32 | 21 | 12 | 222 | 255
B43200 | AE1548 | 30 | 2018-01-21 | B |  | 83 | 0 |  | 2 | [5 empty] | 1087 | 9 |  | 3 |  |  | 55 | 3 |  |  | 양호 | 양호 | 양호 | 양호 | 양호 | 미정 |  |  | N | 2 | 2018-01-21 11:13 | 2018-01-21 10:50 | 2018-01-21 14:30 | 2018-01-21 14:11 | 30 | 19 | 23 | 178 | 220 | AR-10.3
B43204 | AE1548 | 30 | 2018-01-21 | C |  | 84 | 0 |  | 3 |  |  | 최용선 |  |  | 1088 | 10 |  | 4 | YES |  | 55 | 4 | YES |  | 양호 | 양호 | 양호 | 양호 | 양호 | 미정 |  |  | Y |  | 2018-01-21 15:11 | 2018-01-21 14:56 | 2018-01-21 18:45 | 2018-01-21 18:29 | 26 | 16 | 15 | 197 | 229 | AR-10.8
B43208 | SCR420HB | 30 | 2018-01-21 | C |  | 85 | 0 |  | 4 |  |  | 최용선 |  |  | 1092 | 11 |  | 1 |  |  | 55 | 1 |  |  | 양호 | 양호 | 양호 | 양호 | 양호 | 미정 |  |  | Y |  | 2018-01-21 20:04 | 2018-01-21 19:40 | 2018-01-21 23:38 | 2018-01-21 23:25 | 55 | 13 | 24 | 201 | 238 | AR-10.6
B43212 | SCR420HB | 30 | 2018-01-21 | A |  | 86 | 0 |  | 5 |  |  | 강상완 |  |  | 1128 | 12 |  | 2 |  |  | 55 | 2 |  |  | 양호 | 양호 | 양호 | 양호 | 양호 | 미정 |  |  | Y |  | 2018-01-22 00:27 | 2018-01-22 00:13 | 2018-01-22 03:40 | 2018-01-22 03:25 | 35 | 15 | 14 | 178 | 207 | AR-10.4 과침식으로 86회에 대보수처리함
A43481 | AE15B38M | 30 | 2018-02-02 | C | LADLE 대보수 첫회 | 1 | 0 | 내삽 | 1 | [5 empty] | 1149 | 1 |  | 1 |  |  | 55 | 1 |  |  | 양호 | 양호 | 양호 | 양호 | 양호 | 미정 |  |  | Y |  | 2018-02-02 23:25 | 2018-02-02 23:10 | 2018-02-03 02:50 | 2018-02-03 02:31 | 17010 | 19 | 15 | 186 | 220 |  | 8 | 2018-02-02 02:50 | 2018-02-02 12:30 | 580 |  | 10 | 5 | 2018-02-02 12:40 | 2018-02-02 23:10 | 630 | 1149 | 217 | 232 | 273 | 15
A43485 | AE15B38M | 30 | 2018-02-02 | C |  | 2 | 0 |  | 2 |  |  | 윤호철 | 김웅철 |  | 1091 | 2 |  | 2 |  |  | 55 | 2 |  |  | 양호 | 양호 | 양호 | 양호 | 양호 | 미정 |  |  | Y |  | 2018-02-03 03:47 | 2018-02-03 03:15 | 2018-02-03 07:07 | 2018-02-03 06:52 | 25 | 15 | 32 | 185 | 232 | AR-10.8
A43489 | AE15B38M | 30 | 2018-02-03 | D |  | 3 | 0 |  | 3 |  |  |  | 장신일 |  | 1089 | 3 |  | 3 |  |  | 55 | 3 |  |  | 양호 | 양호 | 양호 | 양호 | 양호 | 미정 |  |  | Y |  | 2018-02-03 08:02 | 2018-02-03 07:42 | 2018-02-03 11:30 | 2018-02-03 11:17 | 35 | 13 | 20 | 194 | 228
A43493 | AE5120M | 30 | 2018-02-03 | D |  | 4 | 0 |  | 4 |  |  | 장신일 |  |  | 1087 | 4 |  | 4 | YES |  | 55 | 4 | YES |  | 양호 | 양호 | 양호 | 양호 | 양호 | 미정 |  |  | Y |  | 2018-02-03 12:33 | 2018-02-03 12:07 | 2018-02-03 16:15 | 2018-02-03 15:50 | 37 | 25 | 26 | 197 | 248
A43497 | AE5120M | 30 | 2018-02-03 | B |  | 5 | 0 |  | 5 |  |  | 윤석재 |  |  | 1085 | 5 |  | 1 |  |  | 55 | 1 |  |  | 양호 | 양호 | 양호 | 양호 | 양호 | 미정 |  |  | Y |  | 2018-02-03 16:55 | 2018-02-03 16:40 | 2018-02-03 20:20 | 2018-02-03 19:52 | 25 | 28 | 15 | 177 | 220 | AR-10.25
A43501 | AE5120HM | 30 | 2018-02-03 | B |  | 6 | 0 |  | 6 |  |  | 윤석재 |  |  | 1078 | 6 |  | 2 |  |  | 55 | 2 |  |  | 양호 | 양호 | 양호 | 양호 | 양호 | 미정 |  |  | Y |  | 2018-02-03 20:56 | 2018-02-03 20:37 | 2018-02-04 00:33 | 2018-02-03 23:55 | 17 | 38 | 19 | 179 | 236 | AR-10.5
A43505 | STB2 | 30 | 2018-02-03 | C |  | 7 | 0 |  | 7 |  |  | 윤호철 | 김웅철 |  | 1092 | 7 |  | 3 |  |  | 55 | 3 |  |  | 양호 | 양호 | 양호 | 양호 | 양호 | 미정 |  |  | Y |  | 2018-02-04 01:17 | 2018-02-04 01:05 | 2018-02-04 04:45 | 2018-02-04 04:33 | 32 | 12 | 12 | 196 | 220 | AR-10.7
A43509 | STB2 | 30 | 2018-02-03 | C |  | 8 | 0 |  | 8 |  |  | 윤호철 | 김웅철 |  | 1092 | 8 |  | 4 | YES |  | 55 | 4 | YES |  | 양호 | 양호 | 양호 | 양호 | 양호 | 미정 |  |  | Y |  | 2018-02-04 05:51 | 2018-02-04 05:30 | 2018-02-04 09:18 | 2018-02-04 08:52 | 45 | 26 | 21 | 181 | 228 | AR-9.8
A43513 | STB2 | 30 | 2018-02-04 | A |  | 9 | 0 |  | 9 | [5 empty] | 1122 | 9 |  | 1 |  |  | 55 | 1 |  | O | 양호 | 양호 | 양호 | 양호 | 양호 | 미정 |  |  | Y |  | 2018-02-04 10:04 | 2018-02-04 09:50 | 2018-02-04 13:48 | 2018-02-04 13:23 | 32 | 25 | 14 | 199 | 238 | AR-10.75
A43517 | STB2D | 30 | 2018-02-04 | B |  | 10 | 0 |  | 10 |  |  | 윤석재 |  |  | 1082 | 10 |  | 2 |  |  | 55 | 2 |  |  | 양호 | 양호 | 양호 | 양호 | 양호 | 미정 |  |  | Y |  | 2018-02-04 14:35 | 2018-02-04 14:23 | 2018-02-04 18:40 | 2018-02-04 18:12 | 35 | 28 | 12 | 218 | 257 | AR-10.5
A43521 | STB2D | 30 | 2018-02-04 | B |  | 11 | 0 |  | 11 |  |  | 윤석재 |  |  | 1086 | 11 |  | 3 |  |  | 55 | 3 |  |  | 양호 | 양호 | 양호 | 양호 | 양호 | 미정 |  |  | Y |  | 2018-02-04 19:33 | 2018-02-04 19:18 | 2018-02-04 23:00 | 2018-02-04 22:36 | 38 | 24 | 15 | 183 | 222 | AR-9.65
A43525 | AE15B34M | 30 | 2018-02-04 | C |  | 12 | 0 |  | 12 |  |  | 윤호철 | 김웅철 |  | 1099 | 12 |  | 4 | YES |  | 55 | 4 | YES |  | 양호 | 양호 | 양호 | 양호 | 양호 | 미정 |  |  | Y |  | 2018-02-05 00:03 | 2018-02-04 23:40 | 2018-02-05 03:53 | 2018-02-05 03:15 | 40 | 38 | 23 | 192 | 253 | AR-9.3
A43529 | AE15B34M | 30 | 2018-02-04 | C |  | 13 | 0 |  | 13 |  |  | 윤호철 | 김웅철 |  | 1098 | 13 |  | 1 |  |  | 55 | 1 |  |  | 양호 | 양호 | 양호 | 양호 | 양호 | 미정 |  |  | Y |  | 2018-02-05 05:01 | 2018-02-05 04:30 | 2018-02-05 08:20 | 2018-02-05 07:43 | 37 | 37 | 31 | 162 | 230 | AR-10.4
A43533 | SFMN438VS2 | 30 | 2018-02-05 | A |  | 14 | 0 |  | 14 | [5 empty] | 1129 | 14 |  | 2 |  |  | 55 | 2 |  |  | 양호 | 양호 | 양호 | 양호 | 양호 | 미정 |  |  | Y |  | 2018-02-05 09:07 | 2018-02-05 08:52 | 2018-02-05 13:25 | 2018-02-05 12:06 | 32 | 79 | 15 | 179 | 273 | AR-8.9
A43537 | AE4340M7 | 30 | 2018-02-05 | B |  | 15 | 0 |  | 15 | [5 empty] | 1071 | 15 |  | 3 | YES |  | 55 | 3 | YES |  | 양호 | 양호 | 양호 | 양호 | 양호 | 미정 |  |  | Y |  | 2018-02-05 15:30 | 2018-02-05 15:00 | 2018-02-05 18:50 | 2018-02-05 18:21 | 95 | 29 | 30 | 171 | 230 | AR-10.1
B43505 | SM45CB | 30 | 2018-02-05 | B |  | 16 | 0 |  | 16 | YES |  | 우설식 |  |  | 1081 | 16 |  | 1 |  |  | 55 | 1 |  | O | 양호 | 양호 | 양호 | 양호 | 양호 | 미정 |  |  | Y |  | 2018-02-05 19:46 | 2018-02-05 19:33 | 2018-02-05 23:32 | 2018-02-05 23:19 | 43 | 13 | 13 | 213 | 239 | AR-10.0
B43509 | SM45C | 30 | 2018-02-05 | D |  | 17 | 0 | 외삽1 | 1 |  |  | 송의섭 |  |  | 1087 | 17 |  | 2 |  |  | 55 | 2 |  |  | 양호 | 양호 | 양호 | 양호 | 양호 | 미정 |  |  | Y |  | 2018-02-06 00:19 | 2018-02-06 00:10 | 2018-02-06 03:47 | 2018-02-06 03:31 | 38 | 16 | 9 | 193 | 217
B43513 | SM45C | 30 | 2018-02-05 | D |  | 18 | 0 |  | 2 |  |  | 송의섭 |  |  | 1087 | 18 |  | 3 |  |  | 55 | 3 |  |  | 양호 | 양호 | 양호 | 양호 | 양호 | 미정 |  |  | Y |  | 2018-02-06 04:31 | 2018-02-06 04:15 | 2018-02-06 08:16 | 2018-02-06 07:59 | 28 | 18 | 16 | 207 | 241
B43517 | SCR440B1 | 30 | 2018-02-06 | A |  | 19 | 0 |  | 3 | [5 empty] | 1085 | 19 | YES | 4 | YES |  | 55 | 4 | YES |  | 양호 | 양호 | 양호 | 양호 | 양호 | 미정 |  |  | Y |  | 2018-02-06 08:37 | 2018-02-06 08:26 | 2018-02-06 13:00 | 2018-02-06 12:39 | 10 | 21 | 11 | 242 | 274 | AR-10.4
B43523 | SMN440 | 30 | 2018-02-06 | B |  | 20 | 0 |  | 4 | [5 empty] | 1080 | 1 |  | 1 | YES |  | 55 | 1 | YES |  | 양호 | 양호 | 양호 | 양호 | 양호 | 미정 |  |  | Y |  | 2018-02-06 15:34 | 2018-02-06 15:23 | 2018-02-06 19:43 | 2018-02-06 19:08 | 143 | 35 | 11 | 214 | 260
A43564 | STB2 | 30 | 2018-02-06 | B |  | 21 | 0 |  | 5 | [5 empty] | 1088 | 2 |  | 1 |  |  | 55 | 1 |  | O | 양호 | 양호 | 양호 | 양호 | 양호 | 미정 |  |  | Y |  | 2018-02-06 20:37 | 2018-02-06 20:25 | 2018-02-07 00:10 | 2018-02-06 23:47 | 42 | 23 | 12 | 190 | 225
A43568 | STB2 | 30 | 2018-02-06 | D |  | 22 | 0 |  | 6 |  |  | 장신일 |  |  | 1087 | 3 |  | 2 |  |  | 55 | 2 |  |  | 양호 | 양호 | 양호 | 양호 | 양호 | 미정 |  |  | Y |  | 2018-02-07 01:15 | 2018-02-07 01:00 | 2018-02-07 04:27 | 2018-02-07 04:08 | 50 | 19 | 15 | 173 | 207
B43536 | SM45CILS2 | 30 | 2018-02-06 | D |  | 23 | 0 |  | 7 |  |  | 장신일 |  |  | 1087 | 4 |  | 3 |  |  | 55 | 3 |  |  | 양호 | 양호 | 양호 | 양호 | 양호 | 미정 |  |  | INGOT |  | 2018-02-07 04:51 | 2018-02-07 04:42 | 2018-02-07 07:45 | 2018-02-07 07:16 | 15 | 29 | 9 | 145 | 183
B43539 | SBC70L | 30 | 2018-02-07 | A |  | 24 | 0 |  | 8 | YES | 150 |  | 강상완 |  | 1138 | 5 |  | 4 | YES |  | 55 | 4 | YES |  | 양호 | 양호 | 양호 | 양호 | 양호 | 미정 |  |  | Y |  | 2018-02-07 08:10 | 2018-02-07 08:04 | 2018-02-07 11:47 | 2018-02-07 11:13 | 19 | 34 | 6 | 183 | 223 | AR-9.4
A43579 | SM35CH2 | 30 | 2018-02-07 | A |  | 25 | 0 | 외삽2 | 1 | [5 empty] | 1088 | 6 |  | 1 |  |  | 55 | 1 |  |  | 양호 | 양호 | 양호 | 양호 | 양호 | 미정 |  |  | Y |  | 2018-02-07 13:12 | 2018-02-07 12:42 | 2018-02-07 16:15 | 2018-02-07 15:54 | 55 | 21 | 30 | 161 | 213 | P/P 171118-05(171)
A43583 | STB2 | 30 | 2018-02-07 | C |  | 26 | 0 |  | 2 |  |  | 윤호철 | 김웅철 |  | 1091 | 7 |  | 2 |  |  | 55 | 2 |  |  | 양호 | 양호 | 양호 | 양호 | 양호 | 미정 |  |  | Y |  | 2018-02-07 17:31 | 2018-02-07 17:08 | 2018-02-07 21:10 | 2018-02-07 20:37 | 53 | 33 | 23 | 186 | 242 | AR-11.05
A43587 | STB2 | 30 | 2018-02-07 | D |  | 27 | 0 |  | 3 |  |  | 윤호철 | 김웅철 |  | 1085 | 8 |  | 3 |  |  | 55 | 3 |  |  | 양호 | 양호 | 양호 | 양호 | 양호 | 미정 |  |  | Y |  | 2018-02-07 21:56 | 2018-02-07 21:52 | 2018-02-08 01:23 | 2018-02-08 01:06 | 42 | 17 | 4 | 191 | 211
A43591 | SM48CM1 | 30 | 2018-02-07 | D |  | 28 | 0 |  | 4 |  |  | 장신일 |  |  | 1089 | 9 |  | 4 | YES |  | 55 | 4 | YES |  | 양호 | 양호 | 양호 | 양호 | 양호 | 미정 |  |  | Y |  | 2018-02-08 02:04 | 2018-02-08 01:55 | 2018-02-08 05:25 | 2018-02-08 04:49 | 32 | 36 | 9 | 165 | 210
B43560 | AE15B36D | 30 | 2018-02-08 | A |  | 29 | 0 |  | 5 |  |  |  | 장신일 |  | 1130 | 10 |  | 1 |  |  | 55 | 1 |  |  | 양호 | 양호 | 양호 | 양호 | 양호 | 미정 |  |  | Y |  | 2018-02-08 06:26 | 2018-02-08 06:17 | 2018-02-08 11:02 | 2018-02-08 10:14 | 52 | 48 | 9 | 227 | 285
C42160 | SM53CCF | 30 | 2018-02-09 | B |  | 30 | 0 |  | 6 | [5 empty] | 1069 | 11 |  | 2 |  |  | 55 | 2 |  |  | 양호 | 양호 | 양호 | 양호 | 양호 | 미정 |  |  | N | 1 | 2018-02-09 07:55 | 2018-02-09 07:50 | 2018-02-09 12:05 | 2018-02-09 11:34 | 1248 | 31 | 5 | 219 | 255
C42164 | SM53CCF | 30 | 2018-02-09 | B |  | 31 | 0 |  | 7 |  |  | 남문희 |  |  | 1080 | 12 |  | 3 |  |  | 55 | 3 |  |  | 양호 | 양호 | 양호 | 양호 | 양호 | 미정 |  |  | Y |  | 2018-02-09 12:58 | 2018-02-09 12:45 | 2018-02-09 16:10 | 2018-02-09 15:44 | 40 | 26 | 13 | 167 | 205
C42168 | AE4140M12 | 30 | 2018-02-09 | C |  | 32 | 0 |  | 8 | [5 empty] | 1060 | 13 |  | 4 | YES |  | 55 | 4 | YES |  | 양호 | 양호 | 양호 | 양호 | 양호 | 미정 |  |  | Y |  | 2018-02-09 17:28 | 2018-02-09 17:15 | 2018-02-09 21:00 | 2018-02-09 20:42 | 65 | 18 | 13 | 195 | 225
C42172 | SM25C | 30 | 2018-02-09 | C |  | 33 | 0 |  | 9 | [5 empty] | 1060 | 14 |  | 1 |  |  | 55 | 1 |  |  | 양호 | 양호 | 양호 | 양호 | 양호 | 미정 |  |  | Y |  | 2018-02-09 21:57 | 2018-02-09 21:45 | 2018-02-10 01:10 | 2018-02-10 00:45 | 45 | 25 | 12 | 168 | 205
C42176 | SM25CM2 | 30 | 2018-02-09 | D |  | 34 | 0 |  | 10 |  |  | 남태희 |  |  | 1101 | 15 |  | 2 |  |  | 55 | 2 |  |  | 양호 | 양호 | 양호 | 양호 | 양호 | 미정 |  |  | Y |  | 2018-02-10 02:31 | 2018-02-10 02:15 | 2018-02-10 05:35 | 2018-02-10 04:44 | 65 | 51 | 16 | 133 | 200
C42180 | AE15B36C2 | 30 | 2018-02-10 | B |  | 35 | 0 |  | 11 |  |  | 남태희 |  |  | 1099 | 16 |  | 3 |  |  | 55 | 3 |  |  | 양호 | 양호 | 양호 | 양호 | 양호 | 미정 |  |  | Y |  | 2018-02-10 06:42 | 2018-02-10 06:30 | 2018-02-10 10:00 | 2018-02-10 09:46 | 55 | 14 | 12 | 184 | 210
C42184 | AE15B36C2 | 30 | 2018-02-10 | B |  | 36 | 0 |  | 12 |  |  | 남문희 |  |  | 1091 | 17 | YES | 4 | YES |  | 55 | 4 | YES |  | 양호 | 양호 | 양호 | 양호 | 양호 | 미정 |  |  | Y |  | 2018-02-10 10:59 | 2018-02-10 10:45 | 2018-02-10 14:25 | 2018-02-10 13:59 | 45 | 26 | 14 | 180 | 220
C42188 | AE15B36C2 | 30 | 2018-02-10 | C |  | 37 | 0 |  | 13 | YES |  |  |  |  | 1060 | 1 |  | 1 |  |  | 55 | 1 |  |  | 양호 | 양호 | 양호 | 양호 | 양호 | 미정 |  |  | Y |  | 2018-02-10 15:30 | 2018-02-10 15:20 | 2018-02-10 18:30 | 2018-02-10 18:18 | 55 | 12 | 10 | 167 | 190 | T/N교체, W/B잔존:300mm
C42192 | KTB600 | 30 | 2018-02-10 | C |  | 38 | 0 |  | 1 | [5 empty] | 1060 | 2 |  | 2 |  |  | 55 | 2 |  |  | 양호 | 양호 | 양호 | 양호 | 양호 | 미정 |  |  | Y |  | 2018-02-10 20:01 | 2018-02-10 19:55 | 2018-02-10 23:20 | 2018-02-10 22:54 | 85 | 26 | 6 | 173 | 205 | P/P교체, 170718-03-221, 잔존:280mm
C42196 | KTB600 | 30 | 2018-02-10 | A |  | 39 | 0 |  | 2 | [5 empty] | 1081 | 3 |  | 3 |  |  | 55 | 3 |  |  | 양호 | 양호 | 양호 | 양호 | 양호 | 미정 |  |  | Y |  | 2018-02-11 00:25 | 2018-02-11 00:05 | 2018-02-11 03:00 | 2018-02-11 02:53 | 45 | 7 | 20 | 148 | 175
C42200 | SCR435BM | 30 | 2018-02-10 | A |  | 40 | 0 |  | 3 | [5 empty] | 1088 | 4 |  | 4 | YES |  | 55 | 4 | YES |  | 양호 | 양호 | 양호 | 양호 | 양호 | 미정 |  |  | Y |  | 2018-02-11 05:46 | 2018-02-11 05:30 | 2018-02-11 08:45 | 2018-02-11 08:40 | 150 | 5 | 16 | 174 | 195
C42204 | SCR435BM | 30 | 2018-02-11 | B |  | 41 | 0 |  | 4 |  |  | 남문희 |  |  | 1090 | 5 |  | 1 |  |  | 55 | 1 |  |  | 양호 | 양호 | 양호 | 양호 | 양호 | 미정 |  |  | Y |  | 2018-02-11 10:07 | 2018-02-11 09:55 | 2018-02-11 13:35 | 2018-02-11 13:26 | 70 | 9 | 12 | 199 | 220
C42208 | ATA105 | 30 | 2018-02-11 | C |  | 42 | 0 |  | 5 |  |  | 남문희 |  |  | 1060 | 6 |  | 2 |  |  | 55 | 2 |  |  | 양호 | 양호 | 양호 | 양호 | 양호 | 미정 |  |  | Y |  | 2018-02-11 14:51 | 2018-02-11 14:35 | 2018-02-11 18:10 | 2018-02-11 17:39 | 60 | 31 | 16 | 168 | 215
C42212 | ATA105M2 | 30 | 2018-02-11 | C |  | 43 | 0 |  | 6 | [5 empty] | 1060 | 7 |  | 3 | YES |  | 55 | 3 | YES |  | 양호 | 양호 | 양호 | 양호 | 양호 | 미정 |  |  | Y |  | 2018-02-11 19:09 | 2018-02-11 19:00 | 2018-02-11 22:20 | 2018-02-11 21:51 | 50 | 29 | 9 | 161 | 200
C42216 | SM50C | 30 | 2018-02-11 | A |  | 44 | 0 |  | 7 | [5 empty] | 1088 | 8 |  | 1 |  |  | 55 | 1 |  | O | 양호 | 양호 | 양호 | 양호 | 양호 | 미정 |  |  | Y |  | 2018-02-11 23:33 | 2018-02-11 23:25 | 2018-02-12 03:40 | 2018-02-12 03:18 | 65 | 22 | 8 | 225 | 255
C42220 | SM53C | 30 | 2018-02-11 | A |  | 45 | 0 |  | 8 | [5 empty] | 1094 | 9 |  | 2 |  |  | 55 | 2 |  |  | 양호 | 양호 | 양호 | 양호 | 양호 | 미정 |  |  | Y |  | 2018-02-12 04:45 | 2018-02-12 04:40 | 2018-02-12 08:00 | 2018-02-12 07:33 | 60 | 27 | 5 | 168 | 200
C42224 | SM53C-JY | 30 | 2018-02-12 | B |  | 46 | 0 |  | 9 |  |  | 남문희 |  |  | 1093 | 10 |  | 3 |  |  | 55 | 3 |  |  | 양호 | 양호 | 양호 | 양호 | 양호 | 미정 |  |  | Y |  | 2018-02-12 09:14 | 2018-02-12 08:55 | 2018-02-12 12:20 | 2018-02-12 11:59 | 55 | 21 | 19 | 166 | 205
C42228 | SM55C | 30 | 2018-02-12 | B |  | 47 | 0 |  | 10 |  |  | 남문희 |  |  | 1103 | 11 |  | 4 | YES |  | 55 | 4 | YES |  | 양호 | 양호 | 양호 | 양호 | 양호 | 미정 |  |  | Y |  | 2018-02-12 13:35 | 2018-02-12 13:25 | 2018-02-12 16:55 | 2018-02-12 16:25 | 65 | 30 | 10 | 171 | 210
C42232 | SM45CB | 30 | 2018-02-12 | D |  | 48 | 0 |  | 11 |  |  | 남태희 |  |  | 1101 | 12 |  | 1 |  |  | 55 | 1 |  |  | 양호 | 양호 | 양호 | 양호 | 양호 | 미정 |  |  | Y |  | 2018-02-12 18:02 | 2018-02-12 17:55 | 2018-02-12 21:30 | 2018-02-12 21:02 | 60 | 28 | 7 | 180 | 215
C42236 | SM45C | 30 | 2018-02-12 | A |  | 49 | 0 |  | 12 |  |  | 남태희 |  |  | 1094 | 13 |  | 2 |  |  | 55 | 2 |  |  | 양호 | 양호 | 양호 | 양호 | 양호 | 미정 |  |  | Y |  | 2018-02-12 22:48 | 2018-02-12 22:20 | 2018-02-13 01:40 | 2018-02-13 01:28 | 50 | 12 | 28 | 160 | 200
C42240 | SM45C-JY | 30 | 2018-02-12 | A |  | 50 | 0 |  | 13 |  |  | 남태희 |  |  | 1095 | 14 |  | 3 |  |  | 55 | 3 |  |  | 양호 | 양호 | 양호 | 양호 | 양호 | 미정 |  |  | Y |  | 2018-02-13 03:36 | 2018-02-13 03:10 | 2018-02-13 06:45 | 2018-02-13 06:10 | 90 | 35 | 26 | 154 | 215
C42244 | SM45C | 30 | 2018-02-13 | B |  | 51 | 0 |  | 1 |  |  | 남문희 |  |  | 1082 | 15 |  | 1 |  |  | 55 | 1 |  | O | 양호 | 양호 | 양호 | 양호 | 양호 | 미정 |  |  | Y |  | 2018-02-13 07:48 | 2018-02-13 07:35 | 2018-02-13 10:40 | 2018-02-13 10:37 | 50 | 3 | 13 | 168 | 185 | PP 171121-07-235
C42248 | SMN455M1 | 30 | 2018-02-13 | D |  | 52 | 0 |  | 2 |  |  | 남문희 |  |  | 1101 | 16 |  | 2 |  |  | 55 | 2 |  |  | 양호 | 양호 | 양호 | 양호 | 양호 | 미정 |  |  | Y |  | 2018-02-13 15:18 | 2018-02-13 15:00 | 2018-02-13 19:00 | 2018-02-13 18:39 | 260 | 21 | 18 | 201 | 240
C42252 | SM20C | 30 | 2018-02-13 | A |  | 53 | 0 |  | 3 |  |  | 남태희 |  |  | 1066 | 17 | YES | 3 | YES |  | 55 | 3 | YES |  | 양호 | 양호 | 양호 | 양호 | 양호 | 미정 |  |  | Y |  | 2018-02-14 03:45 | 2018-02-14 03:30 | 2018-02-14 07:00 | 2018-02-14 06:46 | 510 | 14 | 15 | 181 | 210
C42256 | AE4140 | 30 | 2018-02-14 | C |  | 54 | 0 |  | 4 | [5 empty] | 1060 | 1 |  | 1 |  |  | 55 | 1 |  | O | 양호 | 양호 | 양호 | 양호 | 양호 | 미정 |  |  | Y |  | 2018-02-14 09:08 | 2018-02-14 09:00 | 2018-02-14 12:40 | 2018-02-14 12:05 | 120 | 35 | 8 | 176 | 220 | T/N교체, W/B잔존:230mm
C42260 | AE4140W | 30 | 2018-02-14 | C |  | 55 | 0 |  | 5 | [5 empty] | 1060 | 2 |  | 2 |  |  | 55 | 2 |  |  | 양호 | 양호 | 양호 | 양호 | 양호 | 미정 |  |  | Y |  | 2018-02-14 13:46 | 2018-02-14 13:35 | 2018-02-14 16:50 | 2018-02-14 16:24 | 55 | 26 | 11 | 158 | 195
C42264 | AE1548 | 30 | 2018-02-14 | D |  | 56 | 0 |  | 6 |  |  | 남태희 |  |  | 1101 | 3 |  | 3 |  |  | 55 | 3 |  |  | 양호 | 양호 | 양호 | 양호 | 양호 | 미정 |  |  | Y |  | 2018-02-14 18:04 | 2018-02-14 17:40 | 2018-02-14 22:10 | 2018-02-14 21:33 | 50 | 37 | 24 | 209 | 270
C42268 | KFMN425VM | 30 | 2018-02-14 | A |  | 57 | 0 |  | 7 | [5 empty] | 1100 | 4 |  | 4 | YES |  | 55 | 4 | YES |  | 양호 | 양호 | 양호 | 양호 | 양호 | 미정 |  |  | Y |  | 2018-02-14 22:33 | 2018-02-14 22:30 | 2018-02-15 01:55 | 2018-02-15 01:11 | 20 | 44 | 3 | 158 | 205
C42272 | 30MNVS6M | 30 | 2018-02-14 | A |  | 58 | 0 |  | 8 | [5 empty] | 1080 | 5 |  | 1 |  |  | 55 | 1 |  |  | 양호 | 양호 | 양호 | 양호 | 양호 | 미정 |  |  | Y |  | 2018-02-15 02:53 | 2018-02-15 02:40 | 2018-02-15 06:15 | 2018-02-15 05:46 | 45 | 29 | 13 | 173 | 215
C42276 | SUP9DM | 30 | 2018-02-15 | C |  | 59 | 0 |  | 9 | YES |  |  |  |  | 1060 | 6 |  | 2 |  |  | 55 | 2 |  |  | 양호 | 양호 | 양호 | 양호 | 양호 | 미정 |  |  | Y |  | 2018-02-15 08:32 | 2018-02-15 08:10 | 2018-02-15 11:40 | 2018-02-15 11:17 | 115 | 23 | 22 | 165 | 210
C42280 | SUP9DM | 30 | 2018-02-15 | C |  | 60 | 0 |  | 1 | [5 empty] | 1060 | 7 |  | 3 |  |  | 55 | 3 |  |  | 양호 | 양호 | 양호 | 양호 | 양호 | 미정 |  |  | Y |  | 2018-02-15 12:40 | 2018-02-15 12:30 | 2018-02-15 15:47 | 2018-02-15 15:37 | 50 | 10 | 10 | 178 | 197 | P/P교체, 171120-07-238, 잔존:180mm
C42284 | SUP9DM | 30 | 2018-02-15 | D |  | 61 | 0 |  | 2 |  |  | 장신일 |  |  | 1087 | 8 |  | 4 | YES |  | 55 | 4 | YES |  | 양호 | 양호 | 양호 | 양호 | 양호 | 미정 |  |  | Y |  | 2018-02-15 16:46 | 2018-02-15 16:30 | 2018-02-15 19:55 | 2018-02-15 19:50 | 43 | 5 | 16 | 184 | 205
C42288 | SUP9DM | 30 | 2018-02-15 | D |  | 62 | 0 |  | 3 |  |  | 장신일 |  |  | 1058 | 9 |  | 1 |  |  | 55 | 1 |  | O | 양호 | 양호 | 양호 | 양호 | 양호 | 미정 |  |  | Y |  | 2018-02-15 20:48 | 2018-02-15 20:30 | 2018-02-16 00:25 | 2018-02-16 00:05 | 35 | 20 | 18 | 197 | 235
C42291 | 20CRMOV4I | 30 | 2018-02-19 | C |  | 63 | 0 |  | 4 |  |  | 우설식 | 윤석재 |  | 1060 | 10 |  | 2 |  |  | 55 | 2 |  |  | 양호 | 양호 | 양호 | 양호 | 양호 | 미정 |  |  | INGOT |  | 2018-02-19 09:14 | 2018-02-19 09:00 | 2018-02-19 12:35 | 2018-02-19 11:51 | 4835 | 44 | 14 | 157 | 215 | 조괴 주입후 약10톤남아B43751에합탕함
C42294 | SCR420H1V | 30 | 2018-02-19 | C |  | 64 | 0 |  | 5 | [5 empty] | 1060 | 11 |  | 3 |  |  | 55 | 3 |  |  | 양호 | 양호 | 양호 | 양호 | 양호 | 미정 |  |  | Y |  | 2018-02-19 13:15 | 2018-02-19 13:15 | 2018-02-19 16:25 | 2018-02-19 15:59 | 40 | 26 | 0 | 164 | 190
C42298 | SCR420H1V | 30 | 2018-02-19 | D |  | 65 | 0 |  | 6 |  |  | 남태희 |  |  | 1101 | 12 |  | 4 | YES |  | 55 | 4 | YES |  | 양호 | 양호 | 양호 | 양호 | 양호 | 미정 |  |  | Y |  | 2018-02-19 17:43 | 2018-02-19 17:30 | 2018-02-19 20:15 | 2018-02-19 20:02 | 65 | 13 | 13 | 139 | 165
C42303 | AE8620HT | 30 | 2018-02-19 | B |  | 66 | 0 |  | 7 |  |  | 남태희 |  |  | 1095 | 13 |  | 1 |  |  | 55 | 1 |  | O | 양호 | 양호 | 양호 | 양호 | 양호 | 미정 |  |  | Y |  | 2018-02-19 23:35 | 2018-02-19 23:30 | 2018-02-20 03:10 | 2018-02-20 02:35 | 195 | 35 | 5 | 180 | 220
C42307 | S43BCH | 30 | 2018-02-19 | B |  | 67 | 0 |  | 8 | YES |  | 남문희 | 윤석재 |  | 1092 | 14 |  | 2 |  |  | 55 | 2 |  |  | 양호 | 양호 | 양호 | 양호 | 양호 | 미정 |  |  | Y |  | 2018-02-20 04:37 | 2018-02-20 04:35 | 2018-02-20 08:15 | 2018-02-20 07:51 | 85 | 24 | 2 | 194 | 220
C42311 | S43BCH | 30 | 2018-02-20 | C |  | 68 | 0 |  | 1 | [5 empty] | 1060 | 15 |  | 3 |  |  | 55 | 3 |  |  | 양호 | 양호 | 양호 | 양호 | 양호 | 미정 |  |  | Y |  | 2018-02-20 09:25 | 2018-02-20 09:10 | 2018-02-20 12:40 | 2018-02-20 12:25 | 55 | 15 | 16 | 180 | 210 | P/P교체, 180119-02-207, 잔존:150mm
C42315 | S43BCH | 30 | 2018-02-20 | D |  | 69 | 0 |  | 2 | [5 empty] | 1061 | 16 |  | 4 | YES |  | 55 | 4 | YES |  | 양호 | 양호 | 양호 | 양호 | 양호 | 미정 |  |  | Y |  | 2018-02-20 14:17 | 2018-02-20 14:00 | 2018-02-20 17:20 | 2018-02-20 17:06 | 80 | 14 | 17 | 169 | 200
C42318 | DCK45M2 | 30 | 2018-02-20 | D |  | 70 | 0 |  | 3 | YES | 150 | 남태희 |  |  | 1101 | 17 |  | 1 |  |  | 55 | 1 |  |  | 양호 | 양호 | 양호 | 양호 | 양호 | 미정 |  |  | Y |  | 2018-02-20 18:15 | 2018-02-20 17:45 | 2018-02-20 21:30 | 2018-02-20 21:21 | 25 | 9 | 30 | 186 | 225
C42322 | DCK45M2 | 30 | 2018-02-20 | B |  | 71 | 0 |  | 1 |  |  | 남태희 |  |  | 1072 | 18 |  | 2 |  |  | 55 | 2 |  |  | 양호 | 양호 | 양호 | 양호 | 양호 | 미정 |  |  | Y |  | 2018-02-20 22:43 | 2018-02-20 22:45 | 2018-02-21 02:00 | 2018-02-21 01:41 | 75 | 19 | -2 | 178 | 195 | P/P180118-02(206)
C42326 | SM45CM7 | 30 | 2018-02-20 | B |  | 72 | 0 |  | 2 |  |  | 윤석재 | 남문희 |  | 1075 | 19 | YES | 3 | YES |  | 55 | 3 | YES |  | 양호 | 양호 | 양호 | 양호 | 양호 | 미정 |  |  | Y |  | 2018-02-21 03:11 | 2018-02-21 02:52 | 2018-02-21 06:45 | 2018-02-21 06:13 | 52 | 32 | 19 | 182 | 233
C42331 | SM20C | 30 | 2018-02-21 | C |  | 73 | 0 |  | 3 | [5 empty] | 1060 | 1 |  | 1 |  |  | 55 | 1 |  | O | 양호 | 양호 | 양호 | 양호 | 양호 | 미정 |  |  | Y |  | 2018-02-21 09:00 | 2018-02-21 08:40 | 2018-02-21 12:20 | 2018-02-21 11:53 | 115 | 27 | 20 | 172 | 220
C42335 | SM20CM5 | 30 | 2018-02-21 | C |  | 74 | 0 |  | 4 | [5 empty] | 1060 | 2 |  | 2 |  |  | 55 | 2 |  |  | 양호 | 양호 | 양호 | 양호 | 양호 | 미정 |  |  | Y |  | 2018-02-21 13:39 | 2018-02-21 13:25 | 2018-02-21 16:50 | 2018-02-21 16:30 | 65 | 20 | 14 | 170 | 205
C42339 | SM35C | 30 | 2018-02-21 | A |  | 75 | 0 |  | 5 | [5 empty] | 1069 | 3 |  | 3 |  |  | 55 | 3 |  |  | 양호 | 양호 | 양호 | 양호 | 양호 | 미정 |  |  | Y |  | 2018-02-21 18:42 | 2018-02-21 18:35 | 2018-02-21 22:00 | 2018-02-21 21:37 | 105 | 23 | 7 | 175 | 205
C42343 | SM30C | 30 | 2018-02-21 | B |  | 76 | 0 |  | 6 |  |  | 남문희 |  |  | 1062 | 4 |  | 1 |  |  | 55 | 1 |  | O | 양호 | 양호 | 양호 | 양호 | 양호 | 미정 |  |  | Y |  | 2018-02-21 22:56 | 2018-02-21 22:40 | 2018-02-22 02:10 | 2018-02-22 01:55 | 40 | 15 | 16 | 179 | 210
C42347 | SCM420HT | 30 | 2018-02-21 | B |  | 77 | 0 |  | 7 |  |  | 남문희 |  |  | 1074 | 5 |  | 2 |  |  | 55 | 2 |  |  | 양호 | 양호 | 양호 | 양호 | 양호 | 미정 |  |  | Y |  | 2018-02-22 04:19 | 2018-02-22 04:00 | 2018-02-22 07:50 | 2018-02-22 07:13 | 110 | 37 | 19 | 174 | 230 | 13단(9시방향)영구장돌출로 대보수 처리함
A44015 | SCM420HB | 30 | 2018-03-02 | D | LADLE 대보수 첫회 | 1 | 0 |  | 1 |  |  | 송의섭 |  |  | 1118 | 1 |  | 1 |  |  | 55 | 1 |  |  | 양호 | 양호 | 양호 | 양호 | 양호 | 미정 |  |  | Y |  | 2018-03-03 04:54 | 2018-03-03 04:42 | 2018-03-03 08:12 | 2018-03-03 07:54 | 12772 | 18 | 12 | 180 | 210 | P/P 170921-03-191 | 8 | 2018-03-01 16:30 | 2018-03-02 02:10 | 580 | 721 | 30 | 5 | 2018-03-02 02:40 | 2018-03-03 04:37 | 1557 | 1118 | 187 | 348 | 354 | 17
A44019 | SCM420HB | 30 | 2018-03-03 | A |  | 2 | 0 |  | 2 |  |  | 송의섭 |  |  | 1122 | 2 |  | 2 |  |  | 55 | 2 |  |  | 양호 | 양호 | 양호 | 양호 | 양호 | 미정 |  |  | Y |  | 2018-03-03 08:56 | 2018-03-03 08:30 | 2018-03-03 12:00 | 2018-03-03 11:40 | 18 | 20 | 26 | 164 | 210 | AR-10.6
A44023 | 42CRMO4MS | 30 | 2018-03-03 | A |  | 3 | 0 |  | 3 |  |  | 송의섭 |  |  | 1134 | 3 |  | 3 |  |  | 55 | 3 |  |  | 양호 | 양호 | 양호 | 양호 | 양호 | 미정 |  |  | Y |  | 2018-03-03 12:57 | 2018-03-03 12:48 | 2018-03-03 16:50 | 2018-03-03 16:37 | 48 | 13 | 9 | 220 | 242 | AR-10.8
A44027 | 42CRMO4MS | 30 | 2018-03-03 | C |  | 4 | 0 |  | 4 |  |  | 최용선 | 김웅철 |  | 1092 | 4 |  | 4 | YES |  | 55 | 4 | YES |  | 양호 | 양호 | 양호 | 양호 | 양호 | 미정 |  |  | Y |  | 2018-03-03 18:58 | 2018-03-03 18:35 | 2018-03-03 22:27 | 2018-03-03 22:10 | 105 | 17 | 23 | 193 | 232 | AR-10.9
A44031 | SPS7 | 30 | 2018-03-03 | D |  | 5 | 0 |  | 5 |  |  |  | 장신일 |  | 1086 | 5 |  | 1 |  |  | 55 | 1 |  |  | 양호 | 양호 | 양호 | 양호 | 양호 | 미정 |  |  | Y |  | 2018-03-03 23:39 | 2018-03-03 23:29 | 2018-03-04 03:18 | 2018-03-04 02:56 | 62 | 22 | 10 | 197 | 229
A44035 | SPS7 | 30 | 2018-03-03 | D |  | 6 | 0 |  | 6 |  |  |  | 장신일 |  | 1088 | 6 |  | 2 |  |  | 55 | 2 |  |  | 양호 | 양호 | 양호 | 양호 | 양호 | 미정 |  |  | Y |  | 2018-03-04 04:10 | 2018-03-04 03:48 | 2018-03-04 07:35 | 2018-03-04 07:04 | 30 | 31 | 22 | 175 | 227
A44039 | SCM440HF | 30 | 2018-03-04 | A |  | 7 | 0 |  | 7 |  |  | 강상완 |  |  | 1120 | 7 |  | 3 |  |  | 55 | 3 |  |  | 양호 | 양호 | 양호 | 양호 | 양호 | 미정 |  |  | Y |  | 2018-03-04 08:26 | 2018-03-04 08:15 | 2018-03-04 12:05 | 2018-03-04 11:43 | 40 | 22 | 11 | 197 | 230 | AR-10.5
A44043 | KSG4120H | 30 | 2018-03-04 | A |  | 8 | 0 |  | 8 |  |  | 장신일 |  |  | 1116 | 8 |  | 4 | YES |  | 55 | 4 | YES |  | 양호 | 양호 | 양호 | 양호 | 양호 | 미정 |  |  | Y |  | 2018-03-04 12:24 | 2018-03-04 12:12 | 2018-03-04 15:54 | 2018-03-04 15:06 | 7 | 48 | 12 | 162 | 222 | AR-10.9
A44047 | KSG4120H | 30 | 2018-03-04 | C |  | 9 | 0 |  | 9 |  |  | 최용선 | 김웅철 |  | 1092 | 9 |  | 1 |  |  | 55 | 1 |  |  | 양호 | 양호 | 양호 | 양호 | 양호 | 미정 |  |  | Y |  | 2018-03-04 16:44 | 2018-03-04 16:30 | 2018-03-04 20:05 | 2018-03-04 19:49 | 36 | 16 | 14 | 185 | 215 | AR-10.9
A44051 | AE1055LS | 30 | 2018-03-04 | C |  | 10 | 0 |  | 10 |  |  | 최용선 | 김웅철 |  | 1095 | 10 |  | 2 |  |  | 55 | 2 |  |  | 양호 | 양호 | 양호 | 양호 | 양호 | 미정 |  |  | Y |  | 2018-03-04 21:01 | 2018-03-04 20:40 | 2018-03-05 00:47 | 2018-03-05 00:20 | 35 | 27 | 21 | 199 | 247 | AR-10.2
A44055 | AE1055LS | 30 | 2018-03-04 | D |  | 11 | 0 |  | 11 |  |  |  | 장신일 |  | 1086 | 11 |  | 3 |  |  | 55 | 3 |  |  | 양호 | 양호 | 양호 | 양호 | 양호 | 미정 |  |  | Y |  | 2018-03-05 01:33 | 2018-03-05 01:15 | 2018-03-05 05:10 | 2018-03-05 04:36 | 28 | 34 | 18 | 183 | 235
A44059 | AE1055LS | 30 | 2018-03-04 | D |  | 12 | 0 |  | 12 |  |  |  | 장신일 |  | 1079 | 12 |  | 4 | YES |  | 55 | 4 | YES |  | 양호 | 양호 | 양호 | 양호 | 양호 | 미정 |  |  | Y |  | 2018-03-05 05:37 | 2018-03-05 05:22 | 2018-03-05 09:07 | 2018-03-05 08:41 | 12 | 26 | 15 | 185 | 225
A44063 | SP-AE1055LS | 30 | 2018-03-05 | B |  | 13 | 0 |  | 13 |  |  | 윤석재 |  |  | 1093 | 13 |  | 1 |  |  | 55 | 1 |  |  | 양호 | 양호 | 양호 | 양호 | 양호 | 미정 |  |  | Y |  | 2018-03-05 10:00 | 2018-03-05 09:42 | 2018-03-05 13:10 | 2018-03-05 12:57 | 35 | 13 | 18 | 177 | 208 | AR-9.9
A44067 | STB2 | 30 | 2018-03-05 | C |  | 14 | 0 |  | 14 |  |  |  | 윤석재 |  | 1095 | 14 |  | 2 |  |  | 55 | 2 |  |  | 양호 | 양호 | 양호 | 양호 | 양호 | 미정 |  |  | Y |  | 2018-03-05 14:24 | 2018-03-05 14:05 | 2018-03-05 18:15 | 2018-03-05 17:37 | 55 | 38 | 19 | 193 | 250
A44072 | STB2 | 30 | 2018-03-05 | C |  | 15 | 0 |  | 15 | YES |  | 윤호철 | 김웅철 |  | 1089 | 15 |  | 3 | YES |  | 55 | 3 | YES |  | 양호 | 양호 | 양호 | 양호 | 양호 | 미정 |  |  | Y |  | 2018-03-05 19:29 | 2018-03-05 19:05 | 2018-03-05 22:38 | 2018-03-05 22:20 | 50 | 18 | 24 | 171 | 213 | AR-10.1 CN철피녹음
A44076 | STB2 | 30 | 2018-03-05 | D |  | 16 | 0 | 외삽1 | 1 |  |  | 장신일 |  |  | 1086 | 16 |  | 1 |  |  | 55 | 1 |  | O | 양호 | 양호 | 양호 | 양호 | 양호 | 미정 |  |  | Y |  | 2018-03-05 23:39 | 2018-03-05 23:15 | 2018-03-06 03:08 | 2018-03-06 02:53 | 37 | 15 | 24 | 193 | 233
A44080 | SCR423PRH | 30 | 2018-03-05 | D |  | 17 | 0 |  | 2 |  |  | 장신일 |  |  | 1087 | 17 |  | 2 |  |  | 55 | 2 |  |  | 양호 | 양호 | 양호 | 양호 | 양호 | 미정 |  |  | Y |  | 2018-03-06 04:19 | 2018-03-06 04:05 | 2018-03-06 07:50 | 2018-03-06 07:36 | 57 | 14 | 14 | 197 | 225
A44084 | SCR423PRH | 30 | 2018-03-06 | B |  | 18 | 0 |  | 3 |  |  | 윤석재 |  |  | 1088 | 18 |  | 3 |  |  | 55 | 3 |  |  | 양호 | 양호 | 양호 | 양호 | 양호 | 미정 |  |  | Y |  | 2018-03-06 08:45 | 2018-03-06 08:35 | 2018-03-06 11:50 | 2018-03-06 11:23 | 45 | 27 | 10 | 158 | 195 | AR-10.35
A44088 | AE1055LS | 30 | 2018-03-06 | B |  | 19 | 0 |  | 4 |  |  |  | 윤석재 |  | 1079 | 19 | YES | 4 | YES |  | 55 | 4 | YES |  | 양호 | 양호 | 양호 | 양호 | 양호 | 미정 |  |  | Y |  | 2018-03-06 12:45 | 2018-03-06 12:25 | 2018-03-06 16:05 | 2018-03-06 15:55 | 35 | 10 | 20 | 190 | 220 | AR-10.15
A44092 | AE1055LS | 30 | 2018-03-06 | C |  | 20 | 0 |  | 5 |  |  | 윤호철 | 김웅철 |  | 1087 | 1 |  | 1 |  |  | 55 | 1 |  |  | 양호 | 양호 | 양호 | 양호 | 양호 | 미정 |  |  | Y |  | 2018-03-06 17:03 | 2018-03-06 16:40 | 2018-03-06 20:20 | 2018-03-06 20:04 | 35 | 16 | 23 | 182 | 220 | AR-10.9
A44096 | AE1055LS | 30 | 2018-03-06 | C |  | 21 | 0 |  | 6 |  |  | 윤호철 | 김웅철 |  | 1090 | 2 |  | 2 |  |  | 55 | 2 |  |  | 양호 | 양호 | 양호 | 양호 | 양호 | 미정 |  |  | Y |  | 2018-03-06 21:07 | 2018-03-06 20:50 | 2018-03-07 00:36 | 2018-03-07 00:18 | 30 | 18 | 17 | 191 | 226 | AR-10.9
A44100 | AE1055LS | 30 | 2018-03-06 | A |  | 22 | 0 |  | 7 | [5 empty] | 1131 | 3 |  | 3 | YES |  | 55 | 3 | YES |  | 양호 | 양호 | 양호 | 양호 | 양호 | 미정 |  |  | Y |  | 2018-03-07 01:26 | 2018-03-07 01:15 | 2018-03-07 04:59 | 2018-03-07 04:25 | 39 | 34 | 11 | 179 | 224 | AR-10.9 CN지금융착
A44104 | AE1055LS | 30 | 2018-03-06 | A |  | 23 | 0 |  | 8 |  |  | 강상완 |  |  | 1098 | 4 |  | 1 |  |  | 55 | 1 |  | O | 양호 | 양호 | 양호 | 양호 | 양호 | 미정 |  |  | Y |  | 2018-03-07 05:30 | 2018-03-07 05:10 | 2018-03-07 08:53 | 2018-03-07 08:38 | 11 | 15 | 20 | 188 | 223 | AR-10.7
A44108 | SM45CB | 30 | 2018-03-07 | B |  | 24 | 0 |  | 9 |  |  | 윤석재 |  |  | 1088 | 5 |  | 2 |  |  | 55 | 2 |  |  | 양호 | 양호 | 양호 | 양호 | 양호 | 미정 |  |  | Y |  | 2018-03-07 09:24 | 2018-03-07 09:12 | 2018-03-07 13:18 | 2018-03-07 13:07 | 19 | 11 | 12 | 223 | 246 | AR-10.55
A44112 | KFMN438V | 30 | 2018-03-07 | C |  | 25 | 0 |  | 10 |  |  | 윤석재 |  |  | 1090 | 6 |  | 3 |  |  | 55 | 3 |  |  | 양호 | 양호 | 양호 | 양호 | 양호 | 미정 |  |  | Y |  | 2018-03-07 14:04 | 2018-03-07 13:45 | 2018-03-07 17:43 | 2018-03-07 17:11 | 27 | 32 | 19 | 187 | 238
A44117 | SM45CS | 30 | 2018-03-07 | C |  | 26 | 0 |  | 11 | YES |  | 최용선 | 김웅철 |  | 1096 | 7 |  | 4 | YES |  | 55 | 4 | YES |  | 양호 | 양호 | 양호 | 양호 | 양호 | 미정 |  |  | Y |  | 2018-03-07 19:54 | 2018-03-07 19:45 | 2018-03-07 23:10 | 2018-03-07 22:47 | 122 | 23 | 9 | 173 | 205 | AR-10.8
A44121 | ATA105 | 30 | 2018-03-07 | A |  | 27 | 0 | 외삽2 | 1 | [5 empty] | 1112 | 8 |  | 1 |  |  | 55 | 1 |  |  | 양호 | 양호 | 양호 | 양호 | 양호 | 미정 |  |  | Y |  | 2018-03-08 00:22 | 2018-03-07 23:52 | 2018-03-08 03:25 | 2018-03-08 02:59 | 42 | 26 | 30 | 156 | 213 | P/P 171212-05(220)
A44125 | ATA105M2 | 30 | 2018-03-07 | A |  | 28 | 0 |  | 2 |  |  |  | 강상완 |  | 1131 | 9 |  | 2 |  |  | 55 | 2 |  |  | 양호 | 양호 | 양호 | 양호 | 양호 | 미정 |  |  | Y |  | 2018-03-08 04:28 | 2018-03-08 04:06 | 2018-03-08 07:30 | 2018-03-08 07:07 | 41 | 23 | 22 | 159 | 204 | AR-9.9
A44129 | 42CRMO4MS2 | 30 | 2018-03-08 | B |  | 29 | 0 |  | 3 |  |  | 윤석재 |  |  | 1080 | 10 |  | 3 |  |  | 55 | 3 |  |  | 양호 | 양호 | 양호 | 양호 | 양호 | 미정 |  |  | Y |  | 2018-03-08 08:30 | 2018-03-08 08:10 | 2018-03-08 12:07 | 2018-03-08 11:51 | 40 | 16 | 20 | 201 | 237 | AR-10.6
A44133 | 42CRMO4MS | 30 | 2018-03-08 | B |  | 30 | 0 |  | 4 |  |  |  | 우설식 |  | 1083 | 11 |  | 4 | YES |  | 55 | 4 | YES |  | 양호 | 양호 | 양호 | 양호 | 양호 | 미정 |  |  | Y |  | 2018-03-08 13:18 | 2018-03-08 12:45 | 2018-03-08 17:15 | 2018-03-08 16:33 | 38 | 42 | 33 | 195 | 270 | AR-10.3
A44138 | 42CRMO4MS | 30 | 2018-03-08 | D |  | 31 | 0 |  | 5 |  |  |  | 장신일 |  | 1086 | 12 |  | 1 |  |  | 55 | 1 |  | O | 양호 | 양호 | 양호 | 양호 | 양호 | 미정 |  |  | Y |  | 2018-03-08 18:33 | 2018-03-08 18:11 | 2018-03-08 21:52 | 2018-03-08 21:27 | 56 | 25 | 22 | 174 | 221
A44142 | KSG4120H | 30 | 2018-03-08 | A |  | 32 | 0 |  | 6 | [5 empty] | 1134 | 13 |  | 2 |  |  | 55 | 2 |  |  | 양호 | 양호 | 양호 | 양호 | 양호 | 미정 |  |  | Y |  | 2018-03-08 22:55 | 2018-03-08 22:38 | 2018-03-09 02:24 | 2018-03-09 02:08 | 46 | 16 | 17 | 193 | 226 | AR-9.9
A44146 | KSG4120H | 30 | 2018-03-08 | A |  | 33 | 0 |  | 7 |  |  | 강상완 |  |  | 1134 | 14 |  | 3 |  |  | 55 | 3 |  |  | 양호 | 양호 | 양호 | 양호 | 양호 | 미정 |  |  | Y |  | 2018-03-09 03:22 | 2018-03-09 03:05 | 2018-03-09 06:10 | 2018-03-09 05:59 | 41 | 11 | 17 | 157 | 185 | AR-9.9
A44150 | STB3D | 30 | 2018-03-09 | B |  | 34 | 0 |  | 8 |  |  |  | 우설식 |  | 1085 | 15 |  | 1 |  |  | 55 | 1 |  | O | 양호 | 양호 | 양호 | 양호 | 양호 | 미정 |  |  | Y |  | 2018-03-09 08:19 | 2018-03-09 07:58 | 2018-03-09 11:52 | 2018-03-09 11:35 | 108 | 17 | 21 | 196 | 234 | AR-10.35
A44154 | STB3D | 30 | 2018-03-09 | B |  | 35 | 0 |  | 9 |  |  | 윤석재 |  |  | 1089 | 16 |  | 2 |  |  | 55 | 2 |  |  | 양호 | 양호 | 양호 | 양호 | 양호 | 미정 |  |  | Y |  | 2018-03-09 12:53 | 2018-03-09 12:43 | 2018-03-09 16:30 | 2018-03-09 15:57 | 51 | 33 | 10 | 184 | 227 | AR-10.5
A44158 | STB3D | 30 | 2018-03-09 | D |  | 36 | 0 |  | 10 |  |  | 장신일 |  |  | 1086 | 17 |  | 3 |  |  | 55 | 3 |  |  | 양호 | 양호 | 양호 | 양호 | 양호 | 미정 |  |  | Y |  | 2018-03-09 17:21 | 2018-03-09 17:05 | 2018-03-09 20:45 | 2018-03-09 20:29 | 35 | 16 | 16 | 189 | 220
A44162 | STB3D | 30 | 2018-03-09 | D |  | 37 | 0 |  | 11 |  |  | 장신일 |  |  | 1088 | 18 | YES | 4 | YES |  | 55 | 4 | YES |  | 양호 | 양호 | 양호 | 양호 | 양호 | 미정 |  |  | Y |  | 2018-03-09 21:38 | 2018-03-09 21:26 | 2018-03-10 01:10 | 2018-03-10 00:55 | 41 | 15 | 12 | 197 | 224
A44166 | STB2 | 30 | 2018-03-09 | A |  | 38 | 0 |  | 12 | YES |  | 강상완 |  |  | 1124 | 1 |  | 1 |  |  | 55 | 1 |  |  | 양호 | 양호 | 양호 | 양호 | 양호 | 미정 |  |  | Y |  | 2018-03-10 02:11 | 2018-03-10 02:04 | 2018-03-10 05:58 | 2018-03-10 05:43 | 54 | 15 | 7 | 212 | 234 | AR-10.1
A44170 | STB2 | 30 | 2018-03-10 | C |  | 39 | 0 | 외삽3 | 1 |  |  | 윤호철 | 김웅철 |  | 1085 | 2 |  | 2 |  |  | 55 | 2 |  |  | 양호 | 양호 | 양호 | 양호 | 양호 | 미정 |  |  | Y |  | 2018-03-10 06:33 | 2018-03-10 06:27 | 2018-03-10 10:18 | 2018-03-10 10:07 | 29 | 11 | 6 | 213 | 231 | AR-180105-08 [170]
A44174 | SCM415C2 | 30 | 2018-03-10 | C |  | 40 | 0 |  | 2 |  |  | 윤호철 | 김웅철 |  | 1088 | 3 |  | 3 |  |  | 55 | 3 |  |  | 양호 | 양호 | 양호 | 양호 | 양호 | 미정 |  |  | INGOT |  | 2018-03-10 11:00 | 2018-03-10 10:38 | 2018-03-10 14:14 | 2018-03-10 13:23 | 20 | 51 | 22 | 143 | 216 | AR-10.6
A44178 | AE4140MR | 30 | 2018-03-10 | D |  | 41 | 0 |  | 3 |  |  | 장신일 |  |  | 1087 | 4 |  | 4 | YES |  | 55 | 4 | YES |  | 양호 | 양호 | 양호 | 양호 | 양호 | 미정 |  |  | Y |  | 2018-03-10 15:06 | 2018-03-10 14:53 | 2018-03-10 18:49 | 2018-03-10 18:22 | 39 | 27 | 13 | 196 | 236
A44182 | AE4140MR | 30 | 2018-03-10 | D |  | 42 | 0 |  | 4 |  |  |  | 장신일 |  | 1087 | 5 |  | 1 |  |  | 55 | 1 |  |  | 양호 | 양호 | 양호 | 양호 | 양호 | 미정 |  |  | Y |  | 2018-03-10 19:23 | 2018-03-10 19:00 | 2018-03-10 22:55 | 2018-03-10 22:30 | 11 | 25 | 23 | 187 | 235
A44186 | AE1524HM | 30 | 2018-03-10 | A |  | 43 | 0 |  | 5 |  |  |  | 송의섭 |  | 1137 | 6 |  | 2 |  |  | 55 | 2 |  |  | 양호 | 양호 | 양호 | 양호 | 양호 | 미정 |  |  | Y |  | 2018-03-10 23:53 | 2018-03-10 23:37 | 2018-03-11 03:28 | 2018-03-11 03:00 | 42 | 28 | 16 | 187 | 231 | AR-11.1
A44190 | AE1524HM | 30 | 2018-03-10 | A |  | 44 | 0 |  | 6 |  |  | 송의섭 |  |  | 1134 | 7 |  | 3 |  |  | 55 | 3 |  |  | 양호 | 양호 | 양호 | 양호 | 양호 | 미정 |  |  | Y |  | 2018-03-11 04:08 | 2018-03-11 03:57 | 2018-03-11 07:20 | 2018-03-11 07:07 | 29 | 13 | 11 | 179 | 203 | AR-10.9
A44195 | SHPG2 | 30 | 2018-03-11 | C |  | 45 | 0 |  | 7 |  |  | 윤호철 | 김웅철 |  | 1091 | 8 |  | 4 | YES |  | 55 | 4 | YES |  | 양호 | 양호 | 양호 | 양호 | 양호 | 미정 |  |  | Y |  | 2018-03-11 09:13 | 2018-03-11 08:55 | 2018-03-11 12:30 | 2018-03-11 12:16 | 95 | 14 | 18 | 182 | 215 | AR-9.9
A44199 | SHPG2 | 30 | 2018-03-11 | C |  | 46 | 0 |  | 8 |  |  | 윤호철 | 김웅철 |  | 1099 | 9 |  | 1 |  |  | 55 | 1 |  |  | 양호 | 양호 | 양호 | 양호 | 양호 | 미정 |  |  | Y |  | 2018-03-11 13:44 | 2018-03-11 13:18 | 2018-03-11 16:45 | 2018-03-11 16:14 | 48 | 31 | 26 | 151 | 207 | AR-10.4
A44203 | SMN455M1 | 30 | 2018-03-11 | D |  | 47 | 0 |  | 9 | YES |  | 장신일 |  |  | 1087 | 10 |  | 2 |  |  | 55 | 2 |  |  | 양호 | 양호 | 양호 | 양호 | 양호 | 미정 |  |  | Y |  | 2018-03-11 17:43 | 2018-03-11 17:30 | 2018-03-11 20:58 | 2018-03-11 20:44 | 45 | 14 | 13 | 181 | 208
A44207 | SMN455M1 | 30 | 2018-03-11 | B |  | 48 | 0 | 외삽4 | 1 |  |  | 장신일 |  |  | 1076 | 11 |  | 3 | YES |  | 55 | 3 | YES |  | 양호 | 양호 | 양호 | 양호 | 양호 | 미정 |  |  | Y |  | 2018-03-11 22:06 | 2018-03-11 22:00 | 2018-03-12 01:20 | 2018-03-12 00:58 | 62 | 23 | 6 | 172 | 200 | P/P 180111-05 (215)
A44211 | AE1055LS | 30 | 2018-03-11 | B |  | 49 | 0 |  | 2 |  |  | 윤석재 |  |  | 1083 | 12 |  | 1 |  |  | 55 | 1 |  | O | 양호 | 양호 | 양호 | 양호 | 양호 | 미정 |  |  | Y |  | 2018-03-12 02:32 | 2018-03-12 02:00 | 2018-03-12 05:48 | 2018-03-12 05:29 | 40 | 19 | 32 | 177 | 228 | AR10.4
A44215 | AE1055LS | 30 | 2018-03-12 | C |  | 50 | 0 |  | 3 |  |  | 윤호철 | 김웅철 |  | 1088 | 13 |  | 2 |  |  | 55 | 2 |  |  | 양호 | 양호 | 양호 | 양호 | 양호 | 미정 |  |  | Y |  | 2018-03-12 06:44 | 2018-03-12 06:25 | 2018-03-12 10:00 | 2018-03-12 09:34 | 37 | 26 | 19 | 170 | 215 | AR-10.7
A44219 | AE1055LS | 30 | 2018-03-12 | C |  | 51 | 0 |  | 4 |  |  | 윤호철 | 김웅철 |  | 1092 | 14 |  | 3 |  |  | 55 | 3 |  |  | 양호 | 양호 | 양호 | 양호 | 양호 | 미정 |  |  | Y |  | 2018-03-12 11:14 | 2018-03-12 10:45 | 2018-03-12 14:30 | 2018-03-12 13:50 | 45 | 40 | 29 | 155 | 225 | AR-10.9
A44223 | AE1055LS | 30 | 2018-03-12 | D |  | 52 | 0 |  | 5 |  |  |  | 김웅철 |  | 1024 | 15 |  | 4 | YES |  | 55 | 4 | YES |  | 양호 | 양호 | 양호 | 양호 | 양호 | 미정 |  |  | Y |  | 2018-03-12 15:40 | 2018-03-12 15:08 | 2018-03-12 18:45 | 2018-03-12 18:19 | 38 | 26 | 32 | 159 | 217
A44227 | AE1055LS | 30 | 2018-03-12 | D |  | 53 | 0 |  | 6 |  |  |  | 김웅철 |  | 1028 | 16 |  | 1 |  |  | 55 | 1 |  |  | 양호 | 양호 | 양호 | 양호 | 양호 | 미정 |  |  | Y |  | 2018-03-12 19:59 | 2018-03-12 19:30 | 2018-03-12 22:53 | 2018-03-12 22:38 | 45 | 15 | 29 | 159 | 203
A44231 | BP-SM45CS | 30 | 2018-03-12 | B |  | 54 | 0 |  | 7 |  |  | 윤석재 |  |  | 1079 | 17 |  | 2 |  |  | 55 | 2 |  |  | 양호 | 양호 | 양호 | 양호 | 양호 | 미정 |  |  | Y |  | 2018-03-13 00:08 | 2018-03-12 23:52 | 2018-03-13 03:28 | 2018-03-13 03:11 | 59 | 16 | 16 | 184 | 216 | AR-10.35
A44235 | BP-SM45CS | 30 | 2018-03-12 | B |  | 55 | 0 |  | 8 | YES |  | 윤석재 |  |  | 1085 | 18 | YES | 3 | YES |  | 55 | 3 | YES |  | 양호 | 양호 | 양호 | 양호 | 양호 | 미정 |  |  | Y |  | 2018-03-13 04:11 | 2018-03-13 03:58 | 2018-03-13 07:35 | 2018-03-13 07:22 | 30 | 13 | 13 | 191 | 217 | AR-10
A44239 | 46MNVS6 | 30 | 2018-03-13 | C |  | 56 | 0 | 외삽5 | 1 |  |  | 윤호철 | 김웅철 |  | 1099 | 1 |  | 1 |  |  | 55 | 1 |  | O | 양호 | 양호 | 양호 | 양호 | 양호 | 미정 |  |  | Y |  | 2018-03-13 08:36 | 2018-03-13 08:30 | 2018-03-13 12:40 | 2018-03-13 11:55 | 55 | 45 | 6 | 200 | 250 | P/P 180105-10 [210]
A44243 | KSG4120H | 30 | 2018-03-13 | A |  | 57 | 0 |  | 2 |  |  | 윤호철 | 김웅철 |  | 1126 | 2 |  | 2 |  |  | 55 | 2 |  |  | 양호 | 양호 | 양호 | 양호 | 양호 | 미정 |  |  | Y |  | 2018-03-13 16:34 | 2018-03-13 16:08 | 2018-03-13 19:46 | 2018-03-13 19:33 | 208 | 13 | 26 | 179 | 218 | AR-10.4
A44247 | KSG4120H | 30 | 2018-03-13 | A |  | 58 | 0 |  | 3 | [5 empty] | 1144 | 3 |  | 3 | YES |  | 55 | 3 | YES |  | 양호 | 양호 | 양호 | 양호 | 양호 | 미정 |  |  | Y |  | 2018-03-13 20:54 | 2018-03-13 20:30 | 2018-03-14 00:12 | 2018-03-13 23:50 | 44 | 22 | 24 | 177 | 222 | AR-10.2 래들 바닥 크렉발생함
A44251 | KSG4120H | 30 | 2018-03-13 | B |  | 59 | 0 |  | 4 |  |  | 윤석재 |  |  | 1081 | 4 |  | 1 |  |  | 55 | 1 |  | O | 양호 | 양호 | 양호 | 양호 | 양호 | 미정 |  |  | Y |  | 2018-03-14 01:13 | 2018-03-14 01:03 | 2018-03-14 04:23 | 2018-03-14 04:08 | 51 | 15 | 10 | 175 | 200 | AR-10.4
A44255 | 30MNB5M | 30 | 2018-03-13 | B |  | 60 | 0 |  | 5 |  |  | 윤석재 |  |  | 1092 | 5 |  | 2 |  |  | 55 | 2 |  |  | 양호 | 양호 | 양호 | 양호 | 양호 | 미정 |  |  | Y |  | 2018-03-14 05:24 | 2018-03-14 05:05 | 2018-03-14 09:50 | 2018-03-14 09:33 | 42 | 17 | 19 | 249 | 285 | AR-10.2
C42745 | SCM420C2 | 30 | 2018-03-14 | C |  | 61 | 0 |  | 6 |  |  | 최용선 |  |  | 1060 | 6 |  | 3 |  |  | 55 | 3 |  |  | 양호 | 양호 | 양호 | 양호 | 양호 | 미정 |  |  | INGOT |  | 2018-03-14 13:36 | 2018-03-14 13:20 | 2018-03-14 16:15 | 2018-03-14 15:53 | 210 | 22 | 16 | 137 | 175
C42748 | SM43C | 30 | 2018-03-14 | A |  | 62 | 0 |  | 7 | [5 empty] | 1060 | 7 |  | 1 |  |  | 55 | 1 |  | O | 양호 | 양호 | 양호 | 양호 | 양호 | 미정 |  |  | Y |  | 2018-03-14 17:13 | 2018-03-14 17:00 | 2018-03-14 20:20 | 2018-03-14 19:53 | 45 | 27 | 13 | 160 | 200
C42752 | SM45C | 30 | 2018-03-14 | A |  | 63 | 0 |  | 8 | [5 empty] | 1083 | 8 |  | 2 |  |  | 55 | 2 |  |  | 양호 | 양호 | 양호 | 양호 | 양호 | 미정 |  |  | Y |  | 2018-03-14 21:39 | 2018-03-14 21:25 | 2018-03-15 00:46 | 2018-03-15 00:27 | 65 | 18 | 14 | 169 | 201
C42756 | SM45C | 30 | 2018-03-14 | B |  | 64 | 0 |  | 1 |  |  | 남문희 |  |  | 1077 | 9 |  | 3 |  |  | 55 | 3 |  |  | 양호 | 양호 | 양호 | 양호 | 양호 | 미정 |  |  | Y |  | 2018-03-15 01:44 | 2018-03-15 01:25 | 2018-03-15 04:55 | 2018-03-15 04:37 | 39 | 18 | 19 | 173 | 210 | PP 180110-05-171
C42760 | SM45C-JY | 30 | 2018-03-15 | D |  | 65 | 0 |  | 2 |  |  | 남문희 |  |  | 1089 | 10 |  | 4 | YES |  | 55 | 4 | YES |  | 양호 | 양호 | 양호 | 양호 | 양호 | 미정 |  |  | Y |  | 2018-03-15 06:18 | 2018-03-15 05:50 | 2018-03-15 09:20 | 2018-03-15 08:57 | 55 | 23 | 28 | 159 | 210
C42764 | DCK45M2 | 30 | 2018-03-15 | D |  | 66 | 0 |  | 3 |  |  | 남태희 | 장신일 |  | 1101 | 11 |  | 1 |  |  | 55 | 1 |  |  | 양호 | 양호 | 양호 | 양호 | 양호 | 미정 |  |  | Y |  | 2018-03-15 10:34 | 2018-03-15 10:15 | 2018-03-15 14:20 | 2018-03-15 13:34 | 55 | 46 | 19 | 180 | 245
C42768 | DCK45M2 | 30 | 2018-03-15 | A |  | 67 | 0 |  | 4 |  |  |  | 남태희 |  | 1081 | 12 |  | 2 |  |  | 55 | 2 |  |  | 양호 | 양호 | 양호 | 양호 | 양호 | 미정 |  |  | Y |  | 2018-03-15 15:23 | 2018-03-15 15:10 | 2018-03-15 18:45 | 2018-03-15 18:35 | 50 | 10 | 13 | 191 | 215
C42772 | DCK45M2 | 30 | 2018-03-15 | A |  | 68 | 0 |  | 5 |  |  |  | 남태희 |  | 1084 | 13 |  | 3 |  |  | 55 | 3 |  |  | 양호 | 양호 | 양호 | 양호 | 양호 | 미정 |  |  | Y |  | 2018-03-15 20:34 | 2018-03-15 20:25 | 2018-03-15 23:45 | 2018-03-15 23:25 | 100 | 20 | 9 | 171 | 200
C42776 | DCK45M2 | 30 | 2018-03-15 | B |  | 69 | 0 |  | 6 |  |  | 남문희 |  |  | 1085 | 14 |  | 1 |  |  | 55 | 1 |  | O | 양호 | 양호 | 양호 | 양호 | 양호 | 미정 |  |  | Y |  | 2018-03-16 01:11 | 2018-03-16 00:55 | 2018-03-16 05:10 | 2018-03-16 04:00 | 70 | 70 | 16 | 168 | 255
C42780 | S43BCH | 30 | 2018-03-15 | B |  | 70 | 0 |  | 7 |  |  | 남문희 |  |  | 1077 | 15 |  | 2 |  |  | 55 | 2 |  |  | 양호 | 양호 | 양호 | 양호 | 양호 | 미정 |  |  | Y |  | 2018-03-16 05:35 | 2018-03-16 05:25 | 2018-03-16 08:50 | 2018-03-16 08:43 | 15 | 7 | 10 | 188 | 205
C42784 | S43BCH | 30 | 2018-03-16 | D |  | 71 | 0 |  | 1 |  |  | 남문희 |  |  | 1071 | 16 |  | 3 |  |  | 55 | 3 |  |  | 양호 | 양호 | 양호 | 양호 | 양호 | 미정 |  |  | Y |  | 2018-03-16 09:54 | 2018-03-16 09:20 | 2018-03-16 13:10 | 2018-03-16 13:00 | 30 | 10 | 34 | 186 | 230 | PP 180109-06-179
C42788 | AE4145MA2 | 30 | 2018-03-16 | A |  | 72 | 0 |  | 2 |  |  |  | 남문희 |  | 1067 | 17 | YES | 4 | YES |  | 55 | 4 | YES |  | 양호 | 양호 | 양호 | 양호 | 양호 | 미정 |  |  | Y |  | 2018-03-16 14:28 | 2018-03-16 14:00 | 2018-03-16 18:35 | 2018-03-16 18:14 | 50 | 21 | 28 | 227 | 275
B44266 | SM45CB | 30 | 2018-03-16 | A |  | 73 | 0 |  | 3 |  |  | 강상완 | 김민곤 |  | 1086 | 1 |  | 1 |  |  | 55 | 1 |  |  | 양호 | 양호 | 양호 | 양호 | 양호 | 미정 |  |  | Y |  | 2018-03-16 19:32 | 2018-03-16 19:25 | 2018-03-16 23:20 | 2018-03-16 23:07 | 50 | 13 | 7 | 215 | 235 | AR-10.20
B44270 | SM45CB | 30 | 2018-03-16 | C |  | 74 | 0 |  | 4 |  |  | 최용선 |  |  | 1085 | 2 |  | 2 |  |  | 55 | 2 |  |  | 양호 | 양호 | 양호 | 양호 | 양호 | 미정 |  |  | Y |  | 2018-03-17 00:05 | 2018-03-16 23:50 | 2018-03-17 03:48 | 2018-03-17 03:27 | 30 | 21 | 15 | 202 | 238 | AR-10.2 // 3T차이나서 B44273에 이월함
B44274 | SM45C | 30 | 2018-03-16 | C |  | 75 | 0 |  | 5 |  |  | 최용선 |  |  | 1105 | 3 |  | 3 |  |  | 55 | 3 |  |  | 양호 | 양호 | 양호 | 양호 | 양호 | 미정 |  |  | Y |  | 2018-03-17 05:02 | 2018-03-17 04:25 | 2018-03-17 08:27 | 2018-03-17 08:00 | 37 | 27 | 37 | 178 | 242 | AR-10.6
B44278 | AE15B34M | 30 | 2018-03-17 | D |  | 76 | 0 |  | 6 |  |  | 송의섭 |  |  | 1087 | 4 |  | 4 | YES |  | 55 | 4 | YES |  | 양호 | 양호 | 양호 | 양호 | 양호 | 미정 |  |  | Y |  | 2018-03-17 09:50 | 2018-03-17 09:30 | 2018-03-17 13:30 | 2018-03-17 13:03 | 63 | 27 | 20 | 193 | 240
B44282 | AE15B34M | 30 | 2018-03-17 | A |  | 77 | 0 |  | 7 |  |  |  | 장신일 |  | 1078 | 5 |  | 1 |  |  | 55 | 1 |  |  | 양호 | 양호 | 양호 | 양호 | 양호 | 미정 |  |  | Y |  | 2018-03-17 13:58 | 2018-03-17 13:50 | 2018-03-17 17:30 | 2018-03-17 17:06 | 20 | 24 | 8 | 189 | 220
B44285 | AE15B34M | 30 | 2018-03-17 | A |  | 78 | 0 |  | 8 | [5 empty] | 1142 | 6 |  | 2 |  |  | 55 | 2 |  |  | 양호 | 양호 | 양호 | 양호 | 양호 | 미정 |  |  | Y |  | 2018-03-17 18:03 | 2018-03-17 17:50 | 2018-03-17 21:50 | 2018-03-17 21:18 | 20 | 32 | 13 | 195 | 240 | AR-10.4
B44290 | AE4140Q | 30 | 2018-03-17 | C |  | 79 | 0 |  | 9 | YES |  | 윤호철 | 김웅철 |  | 1084 | 7 |  | 3 |  |  | 55 | 3 |  |  | 양호 | 양호 | 양호 | 양호 | 양호 | 미정 |  |  | Y |  | 2018-03-17 23:00 | 2018-03-17 22:50 | 2018-03-18 02:30 | 2018-03-18 02:10 | 60 | 20 | 10 | 190 | 220 | AR-10.3
B44294 | AE4130MV | 30 | 2018-03-17 | C |  | 80 | 0 |  | 1 |  |  | 최용선 |  |  | 1085 | 8 |  | 4 | YES |  | 55 | 4 | YES |  | 양호 | 양호 | 양호 | 양호 | 양호 | 미정 |  |  | Y |  | 2018-03-18 03:33 | 2018-03-18 03:20 | 2018-03-18 07:00 | 2018-03-18 06:40 | 50 | 20 | 13 | 187 | 220 | P/P 180122-10 [200]
B44298 | AE4130MV | 30 | 2018-03-18 | D |  | 81 | 0 |  | 2 |  |  | 송의섭 |  |  | 1085 | 9 |  | 1 |  |  | 55 | 1 |  | O | 양호 | 양호 | 양호 | 양호 | 양호 | 미정 |  |  | Y |  | 2018-03-18 08:07 | 2018-03-18 07:53 | 2018-03-18 11:25 | 2018-03-18 11:07 | 53 | 18 | 14 | 179 | 212
A44349 | STB2 | 30 | 2018-03-18 | D |  | 82 | 0 |  | 3 |  |  | 송의섭 |  |  | 1086 | 10 |  | 2 |  |  | 55 | 2 |  |  | 양호 | 양호 | 양호 | 양호 | 양호 | 미정 |  |  | Y |  | 2018-03-18 12:41 | 2018-03-18 12:25 | 2018-03-18 16:08 | 2018-03-18 15:55 | 60 | 13 | 16 | 194 | 223 | AR-10.3
B44306 | ATA105M2 | 30 | 2018-03-18 | B |  | 83 | 0 |  | 4 |  |  | 우설식 |  |  | 1088 | 11 |  | 3 |  |  | 55 | 3 |  |  | 양호 | 양호 | 양호 | 양호 | 양호 | 미정 |  |  | Y |  | 2018-03-18 16:29 | 2018-03-18 16:15 | 2018-03-18 19:50 | 2018-03-18 19:23 | 7 | 27 | 14 | 174 | 215 | AR-10.2
B44310 | KFMN445V | 30 | 2018-03-18 | B |  | 84 | 0 |  | 5 | [5 empty] | 1081 | 12 |  | 4 | YES |  | 55 | 4 | YES |  | 양호 | 양호 | 양호 | 양호 | 양호 | 미정 |  |  | Y |  | 2018-03-18 20:56 | 2018-03-18 20:50 | 2018-03-19 01:50 | 2018-03-18 23:18 | 60 | 152 | 6 | 142 | 300 | AR-10.3//52T정도남음 B44312 + C42839에 나눠서 이월함
B44312 | KFMN445V | 30 | 2018-03-18 | C |  | 85 | 0 |  | 6 |  |  | 최용선 |  |  | 1085 | 13 |  | 1 |  |  | 55 | 1 |  |  | 양호 | 양호 | 양호 | 양호 | 양호 | 미정 |  |  | Y |  | 2018-03-18 23:08 | 2018-03-19 02:15 | 2018-03-19 07:13 | 2018-03-19 06:49 | 25 | 24 | -187 | 461 | 298 | AR-9.4 래들 장시간대기로 래들교체함 7T정도 얼음
B44315 | KFMN445V | 30 | 2018-03-19 | D |  | 86 | 0 |  | 7 |  |  | 송의섭 |  |  | 1085 | 14 |  | 2 |  |  | 55 | 2 |  |  | 양호 | 양호 | 양호 | 양호 | 양호 | 미정 |  |  | Y |  | 2018-03-19 08:16 | 2018-03-19 08:05 | 2018-03-19 11:42 | 2018-03-19 11:20 | 52 | 22 | 11 | 184 | 217
B44319 | KST523 | 30 | 2018-03-19 | D |  | 87 | 0 |  | 8 |  |  | 송의섭 |  |  | 1089 | 15 |  | 3 |  |  | 55 | 3 |  |  | 양호 | 양호 | 양호 | 양호 | 양호 | 미정 |  |  | Y |  | 2018-03-19 12:37 | 2018-03-19 12:17 | 2018-03-19 15:50 | 2018-03-19 15:26 | 35 | 24 | 20 | 169 | 213 | 과침식 대보수처리함
A77399 | P-AE1055LS | 30 | -287861 | A |  | 32 | 8 |  | 8 |  |  | 윤석재 | 강상완 |  | 1098 | 8 |  | 3 |  |  | 55 | 3 |  |  | 양호 | 양호 | 양호 | 양호 | 양호 | 미정 |  |  |  |  | 2023-05-04 12:57 | 2023-05-04 12:22 | -287861 |  | 58 |  | 35 |  | -479382502 | AR-10.3
A42783 | STB3D | 31 | 2018-01-01 | B |  | 35 | 0 |  | 7 |  |  | 송의섭 |  |  | 1082 | 17 |  | 3 |  |  | 55 | 3 |  |  | 양호 | 양호 | 양호 | 양호 | 양호 | 미정 |  |  | Y |  | 2018-01-01 06:18 | 2018-01-01 06:05 | 2018-01-01 09:35 | 2018-01-01 09:17 | 55 | 18 | 13 | 179 | 210
A42787 | STB3D | 31 | 2018-01-01 | B |  | 36 | 0 |  | 8 |  |  | 우설식 |  |  | 1081 | 1 |  | 1 |  |  | 55 | 1 |  | O | 양호 | 양호 | 양호 | 양호 | 양호 | 미정 |  |  | Y |  | 2018-01-01 10:27 | 2018-01-01 10:18 | 2018-01-01 14:17 | 2018-01-01 14:00 | 43 | 17 | 9 | 214 | 239 | AR-10
A42791 | STB3D | 31 | 2018-01-01 | C |  | 37 | 0 |  | 9 |  |  | 최용선 |  |  | 1083 | 2 |  | 2 |  |  | 55 | 2 |  |  | 양호 | 양호 | 양호 | 양호 | 양호 | 미정 |  |  | Y |  | 2018-01-01 16:17 | 2018-01-01 16:02 | 2018-01-01 19:40 | 2018-01-01 18:58 | 105 | 42 | 15 | 161 | 218 | AR-10.2
A42795 | SCR420HQ | 31 | 2018-01-01 | C |  | 38 | 0 |  | 10 | YES |  | 최용선 |  |  | 1072 | 3 |  | 3 |  |  | 55 | 3 |  |  | 양호 | 양호 | 양호 | 양호 | 양호 | 미정 |  |  | Y |  | 2018-01-01 20:18 | 2018-01-01 20:05 | 2018-01-01 23:35 | 2018-01-01 23:15 | 25 | 20 | 13 | 178 | 210 | AR-10.2
A42799 | SCR420HQ | 31 | 2018-01-01 | A |  | 39 | 0 | 외삽4 | 1 |  |  | 강상완 |  |  | 1132 | 4 |  | 4 | YES |  | 55 | 4 | YES |  | 양호 | 양호 | 양호 | 양호 | 양호 | 미정 |  |  | Y |  | 2018-01-02 00:15 | 2018-01-02 00:06 | 2018-01-02 03:20 | 2018-01-02 02:59 | 31 | 21 | 9 | 164 | 194 | P/P 171124-07(237)
A42803 | 16MNCR5HM | 31 | 2018-01-01 | A |  | 40 | 0 |  | 2 |  |  | 강상완 |  |  | 1129 | 5 |  | 1 |  |  | 55 | 1 |  |  | 양호 | 양호 | 양호 | 양호 | 양호 | 미정 |  |  | Y |  | 2018-01-02 04:22 | 2018-01-02 03:58 | 2018-01-02 07:30 | 2018-01-02 07:11 | 38 | 19 | 24 | 169 | 212 | AR-9.30
A42807 | 42CRMO4MS2 | 31 | 2018-01-02 | B |  | 41 | 0 |  | 3 |  |  | 윤석재 |  |  | 1083 | 6 |  | 2 |  |  | 55 | 2 |  |  | 양호 | 양호 | 양호 | 양호 | 양호 | 미정 |  |  | Y |  | 2018-01-02 08:36 | 2018-01-02 08:03 | 2018-01-02 12:15 | 2018-01-02 11:50 | 33 | 25 | 33 | 194 | 252 | AR-10.45
A42811 | 42CRMO4MS2 | 31 | 2018-01-02 | B |  | 42 | 0 |  | 4 |  |  | 윤석재 |  |  | 1088 | 7 |  | 3 |  |  | 55 | 3 |  |  | 양호 | 양호 | 양호 | 양호 | 양호 | 미정 |  |  | Y |  | 2018-01-02 13:04 | 2018-01-02 12:52 | 2018-01-02 16:33 | 2018-01-02 16:13 | 37 | 20 | 12 | 189 | 221 | AR-9.85
A42815 | AE1055LS | 31 | 2018-01-02 | C |  | 43 | 0 |  | 5 |  |  | 최용선 |  |  | 1088 | 8 |  | 1 |  |  | 55 | 1 |  | O | 양호 | 양호 | 양호 | 양호 | 양호 | 미정 |  |  | Y |  | 2018-01-02 17:45 | 2018-01-02 17:21 | 2018-01-02 21:18 | 2018-01-02 21:04 | 48 | 14 | 24 | 199 | 237 | AR-10.6 CN철피 녹음.
A42819 | AE1055LS | 31 | 2018-01-02 | A |  | 44 | 0 |  | 6 | YES |  | 최용선 | 김웅철 |  | 1084 | 9 |  | 2 |  |  | 55 | 2 |  |  | 양호 | 양호 | 양호 | 양호 | 양호 | 미정 |  |  | Y |  | 2018-01-02 22:07 | 2018-01-02 21:55 | 2018-01-03 01:58 | 2018-01-03 01:28 | 37 | 30 | 12 | 201 | 243 | AR-9.60
A42823 | SM45CB | 31 | 2018-01-02 | A |  | 45 | 0 | 외삽5 | 1 | [5 empty] | 1122 | 10 |  | 3 | YES |  | 55 | 3 | YES |  | 양호 | 양호 | 양호 | 양호 | 양호 | 미정 |  |  | Y |  | 2018-01-03 03:08 | 2018-01-03 02:45 | 2018-01-03 06:25 | 2018-01-03 06:11 | 47 | 14 | 23 | 183 | 220 | P.P 171128-06(235) 슬라그5톤버림
A42827 | SM45C | 31 | 2018-01-03 | B |  | 46 | 0 |  | 2 |  |  | 윤석재 | 우설식 |  | 1083 | 11 |  | 1 |  |  | 55 | 1 |  | O | 양호 | 양호 | 양호 | 양호 | 양호 | 미정 |  |  | Y |  | 2018-01-03 07:12 | 2018-01-03 06:50 | 2018-01-03 10:46 | 2018-01-03 10:31 | 25 | 15 | 22 | 199 | 236 | AR-9.9
B42805 | SBC70L | 31 | 2018-01-03 | B |  | 47 | 0 |  | 3 | [5 empty] | 1080 | 12 |  | 2 | YES |  | 55 | 2 | YES |  | 양호 | 양호 | 양호 | 양호 | 양호 | 미정 |  |  | Y |  | 2018-01-03 11:14 | 2018-01-03 11:00 | 2018-01-03 15:35 | 2018-01-03 15:08 | 14 | 27 | 14 | 234 | 275 | AR-9.85 CN철피녹음
B42810 | SBC70L | 31 | 2018-01-03 | D |  | 48 | 0 |  | 4 |  |  | 송의섭 |  |  | 1087 | 13 |  | 3 |  |  | 55 | 3 |  |  | 양호 | 양호 | 양호 | 양호 | 양호 | 미정 |  |  | Y |  | 2018-01-03 16:31 | 2018-01-03 16:13 | 2018-01-03 19:42 | 2018-01-03 19:28 | 38 | 14 | 18 | 177 | 209 | AR-9.6
B42814 | SBC70L | 31 | 2018-01-03 | D |  | 49 | 0 |  | 5 |  |  | 송의섭 |  |  | 1087 | 14 |  | 4 | YES |  | 55 | 4 | YES |  | 양호 | 양호 | 양호 | 양호 | 양호 | 미정 |  |  | Y |  | 2018-01-03 20:22 | 2018-01-03 20:12 | 2018-01-03 23:42 | 2018-01-03 23:22 | 30 | 20 | 11 | 179 | 210
B42818 | SBC70L | 31 | 2018-01-03 | A |  | 50 | 0 |  | 6 | [5 empty] | 1139 | 15 |  | 1 |  |  | 55 | 1 |  |  | 양호 | 양호 | 양호 | 양호 | 양호 | 미정 |  |  | Y |  | 2018-01-04 00:39 | 2018-01-04 00:30 | 2018-01-04 03:58 | 2018-01-04 03:42 | 48 | 16 | 9 | 183 | 208 | AR-9.60
B42823 | SBC70L | 31 | 2018-01-03 | A |  | 51 | 0 |  | 7 |  |  | 강상완 |  |  | 1142 | 16 |  | 2 |  |  | 55 | 2 |  |  | 양호 | 양호 | 양호 | 양호 | 양호 | 미정 |  |  | Y |  | 2018-01-04 05:31 | 2018-01-04 05:22 | 2018-01-04 09:00 | 2018-01-04 08:34 | 84 | 26 | 9 | 183 | 218 | AR-10.00
B42827 | AE51B35M | 31 | 2018-01-04 | B |  | 52 | 0 |  | 8 |  |  |  | 윤석재 |  | 1086 | 17 |  | 1 |  |  | 55 | 1 |  | O | 양호 | 양호 | 양호 | 양호 | 양호 | 미정 |  |  | Y |  | 2018-01-04 09:48 | 2018-01-04 09:30 | 2018-01-04 13:20 | 2018-01-04 13:07 | 30 | 13 | 18 | 199 | 230 | AR-9.55
B42831 | AE15B36C2 | 31 | 2018-01-04 | B |  | 53 | 0 |  | 9 | YES |  |  | 윤석재 |  | 1086 | 18 |  | 2 |  |  | 55 | 2 |  |  | 양호 | 양호 | 양호 | 양호 | 양호 | 미정 |  |  | Y |  | 2018-01-04 13:58 | 2018-01-04 13:52 | 2018-01-04 18:05 | 2018-01-04 17:34 | 32 | 31 | 6 | 216 | 253 | AR-9.85
B42836 | SCM440I | 31 | 2018-01-04 | D |  | 54 | 0 | 외삽5 | 1 |  |  |  | 장신일 |  | 1086 | 19 | YES | 3 | YES |  | 55 | 3 | YES |  | 양호 | 양호 | 양호 | 양호 | 양호 | 미정 |  |  | INGOT |  | 2018-01-04 19:27 | 2018-01-04 19:15 | 2018-01-04 22:35 | 2018-01-04 21:44 | 70 | 51 | 12 | 137 | 200 | P/P 171128-08-214
B42841 | SM35C | 31 | 2018-01-04 | A |  | 55 | 0 |  | 2 |  |  | 강상완 |  |  | 1139 | 1 |  | 1 |  |  | 55 | 1 |  | O | 양호 | 양호 | 양호 | 양호 | 양호 | 미정 |  |  | Y |  | 2018-01-05 00:36 | 2018-01-05 00:14 | 2018-01-05 03:35 | 2018-01-05 03:19 | 99 | 16 | 22 | 164 | 201 | AR-10.60
B42845 | SCM440 | 31 | 2018-01-04 | A |  | 56 | 0 |  | 3 |  |  | 송의섭 |  |  | 1137 | 2 |  | 2 |  |  | 55 | 2 |  |  | 양호 | 양호 | 양호 | 양호 | 양호 | 미정 |  |  | Y |  | 2018-01-05 04:38 | 2018-01-05 04:20 | 2018-01-05 08:12 | 2018-01-05 07:57 | 45 | 15 | 18 | 199 | 232 | AR-10.80
B42849 | SCM440HM2 | 31 | 2018-01-05 | C |  | 57 | 0 |  | 4 |  |  | 최용선 |  |  | 1077 | 3 |  | 3 | YES |  | 55 | 3 | YES |  | 양호 | 양호 | 양호 | 양호 | 양호 | 미정 |  |  | Y |  | 2018-01-05 09:26 | 2018-01-05 09:02 | 2018-01-05 12:35 | 2018-01-05 12:16 | 50 | 19 | 24 | 170 | 213 | AR-10.8 C/N철피녹음
B42853 | AE8620HT | 31 | 2018-01-05 | C |  | 58 | 0 |  | 5 |  |  | 최용선 |  |  | 1096 | 4 |  | 1 |  |  | 55 | 1 |  | O | 양호 | 양호 | 양호 | 양호 | 양호 | 미정 |  |  | N | 2 | 2018-01-05 13:34 | 2018-01-05 13:10 | 2018-01-05 17:18 | 2018-01-05 16:34 | 35 | 44 | 24 | 180 | 248 | AR-10.8
A42882 | AE5120M | 31 | 2018-01-05 | D |  | 59 | 0 |  | 6 |  |  | 송의섭 |  |  | 1086 | 5 |  | 2 |  |  | 55 | 2 |  |  | 양호 | 양호 | 양호 | 양호 | 양호 | 미정 |  |  | Y |  | 2018-01-05 17:40 | 2018-01-05 17:32 | 2018-01-05 21:09 | 2018-01-05 20:48 | 14 | 21 | 8 | 188 | 217
B42860 | 20MNCRS5HM5 | 31 | 2018-01-05 | A |  | 60 | 0 |  | 7 | YES |  | 장신일 |  |  | 1088 | 6 |  | 3 |  |  | 55 | 3 |  |  | 양호 | 양호 | 양호 | 양호 | 양호 | 미정 |  |  | Y |  | 2018-01-05 21:55 | 2018-01-05 21:40 | 2018-01-06 01:03 | 2018-01-06 00:44 | 31 | 19 | 15 | 169 | 203 | AR-10.60
B42864 | KFMN438S | 31 | 2018-01-05 | A |  | 61 | 0 | 외삽6 | 1 | [5 empty] | 1119 | 7 |  | 4 | YES |  | 55 | 4 | YES |  | 양호 | 양호 | 양호 | 양호 | 양호 | 미정 |  |  | Y |  | 2018-01-06 01:58 | 2018-01-06 01:45 | 2018-01-06 05:50 | 2018-01-06 05:25 | 42 | 25 | 13 | 207 | 245 | AR-9.75 / P.P 171127-02(184)
B42868 | 25MOCRS4HM | 31 | 2018-01-06 | C |  | 62 | 0 |  | 2 |  |  | 최용선 |  |  | 1092 | 8 |  | 1 |  |  | 55 | 1 |  |  | 양호 | 양호 | 양호 | 양호 | 양호 | 미정 |  |  | Y |  | 2018-01-06 06:31 | 2018-01-06 06:10 | 2018-01-06 10:05 | 2018-01-06 09:50 | 20 | 15 | 21 | 199 | 235 | AR-10.8
B42872 | 25MOCRS4HM3 | 31 | 2018-01-06 | C |  | 63 | 0 |  | 3 |  |  | 최용선 |  |  | 1091 | 9 |  | 2 |  |  | 55 | 2 |  |  | 양호 | 양호 | 양호 | 양호 | 양호 | 미정 |  |  | Y |  | 2018-01-06 11:02 | 2018-01-06 10:40 | 2018-01-06 14:20 | 2018-01-06 14:09 | 35 | 11 | 22 | 187 | 220 | AR-10.6 CN철피녹음
B42876 | SCM822HT | 31 | 2018-01-06 | D |  | 64 | 0 |  | 4 |  |  | 송의섭 |  |  | 1086 | 10 |  | 3 |  |  | 55 | 3 |  |  | 양호 | 양호 | 양호 | 양호 | 양호 | 미정 |  |  | Y |  | 2018-01-06 15:14 | 2018-01-06 15:07 | 2018-01-06 18:47 | 2018-01-06 18:29 | 47 | 18 | 7 | 195 | 220 | AR-10.5
B42880 | SCM420HT | 31 | 2018-01-06 | D |  | 65 | 0 |  | 5 |  |  | 송의섭 |  |  | 1086 | 11 |  | 4 | YES |  | 55 | 4 | YES |  | 양호 | 양호 | 양호 | 양호 | 양호 | 미정 |  |  | Y |  | 2018-01-06 19:12 | 2018-01-06 19:05 | 2018-01-06 23:10 | 2018-01-06 22:51 | 18 | 19 | 7 | 219 | 245
B42884 | SCM420HT | 31 | 2018-01-06 | B |  | 66 | 0 |  | 6 |  |  |  | 윤석재 |  | 1085 | 12 |  | 1 |  |  | 55 | 1 |  |  | 양호 | 양호 | 양호 | 양호 | 양호 | 미정 |  |  | Y |  | 2018-01-06 23:37 | 2018-01-06 23:20 | 2018-01-07 03:08 | 2018-01-07 02:56 | 10 | 12 | 17 | 199 | 228 | AR-10
A42914 | SCR420HB | 31 | 2018-01-06 | B |  | 67 | 0 |  | 7 |  |  | 윤석재 |  |  | 1077 | 13 |  | 2 |  |  | 55 | 2 |  |  | 양호 | 양호 | 양호 | 양호 | 양호 | 미정 |  |  | Y |  | 2018-01-07 03:57 | 2018-01-07 03:32 | 2018-01-07 07:10 | 2018-01-07 06:44 | 24 | 26 | 25 | 168 | 218 | AR-10.3
B42891 | KBMA75S | 31 | 2018-01-07 | C |  | 68 | 0 |  | 8 |  |  |  | 김웅철 |  | 1090 | 14 |  | 3 | YES |  | 55 | 3 | YES |  | 양호 | 양호 | 양호 | 양호 | 양호 | 미정 |  |  | Y |  | 2018-01-07 07:19 | 2018-01-07 07:10 | 2018-01-07 11:00 | 2018-01-07 10:45 | 0 | 15 | 9 | 206 | 230 | AR-9.1 플레이트 마모로하부교체
B42895 | KBMA75S | 31 | 2018-01-07 | C |  | 69 | 0 |  | 9 |  |  | 최용선 |  |  | 1090 | 15 |  | 1 |  |  | 55 | 1 |  | O | 양호 | 양호 | 양호 | 양호 | 양호 | 미정 |  |  | Y |  | 2018-01-07 11:24 | 2018-01-07 11:13 | 2018-01-07 15:00 | 2018-01-07 14:49 | 13 | 11 | 11 | 205 | 227 | AR-9.95
B42899 | SCR420HB | 31 | 2018-01-07 | D |  | 70 | 0 |  | 10 |  |  | 송의섭 |  |  | 1029 | 16 |  | 2 |  |  | 55 | 2 |  |  | 양호 | 양호 | 양호 | 양호 | 양호 | 미정 |  |  | Y |  | 2018-01-07 15:47 | 2018-01-07 15:35 | 2018-01-07 19:05 | 2018-01-07 18:42 | 35 | 23 | 12 | 174 | 210 | AR-10.10
B42903 | AE4330VM | 31 | 2018-01-07 | D |  | 71 | 0 |  | 11 | YES | 150 |  |  |  | 1029 | 17 | YES | 3 | YES |  | 55 | 3 | YES |  | 양호 | 양호 | 양호 | 양호 | 양호 | 미정 |  |  | Y |  | 2018-01-07 19:56 | 2018-01-07 19:40 | 2018-01-07 23:32 | 2018-01-07 23:15 | 35 | 17 | 16 | 199 | 232 | AR-10.40
B42909 | AE4330VM2 | 31 | 2018-01-07 | B |  | 72 | 0 |  | 1 |  |  |  | 우설식 |  | 1080 | 1 |  | 1 |  |  | 55 | 1 |  | O | 양호 | 양호 | 양호 | 양호 | 양호 | 미정 |  |  | N | 1 | 2018-01-08 02:21 | 2018-01-08 02:05 | 2018-01-08 06:37 | 2018-01-08 06:18 | 153 | 19 | 16 | 237 | 272 | PP171127-10 192
B42914 | SM45C | 31 | 2018-01-08 | C |  | 73 | 0 |  | 2 |  |  | 최용선 |  |  | 1089 | 2 |  | 2 |  |  | 55 | 2 |  |  | 양호 | 양호 | 양호 | 양호 | 양호 | 미정 |  |  | Y |  | 2018-01-08 08:17 | 2018-01-08 08:00 | 2018-01-08 11:30 | 2018-01-08 11:13 | 83 | 17 | 17 | 176 | 210 | AR-10.75
C41508 | AE15B36D2 | 31 | 2018-01-08 | C |  | 74 | 0 |  | 3 |  |  |  | 윤호철 |  | 1060 | 3 |  | 3 |  |  | 55 | 3 |  |  | 양호 | 양호 | 양호 | 양호 | 양호 | 미정 |  |  | Y |  | 2018-01-08 12:23 | 2018-01-08 12:00 | 2018-01-08 15:48 | 2018-01-08 15:30 | 30 | 18 | 23 | 187 | 228
C41512 | AE15B36D2 | 31 | 2018-01-08 | A |  | 75 | 0 |  | 4 | [5 empty] | 1077 | 4 |  | 4 | YES |  | 55 | 4 | YES |  | 양호 | 양호 | 양호 | 양호 | 양호 | 미정 |  |  | Y |  | 2018-01-08 16:50 | 2018-01-08 16:38 | 2018-01-08 20:10 | 2018-01-08 19:53 | 50 | 17 | 12 | 183 | 212
C41516 | SM45C | 31 | 2018-01-08 | A |  | 76 | 0 |  | 5 | [5 empty] | 1079 | 5 |  | 1 |  |  | 55 | 1 |  |  | 양호 | 양호 | 양호 | 양호 | 양호 | 미정 |  |  | Y |  | 2018-01-08 21:18 | 2018-01-08 21:15 | 2018-01-09 00:35 | 2018-01-09 00:19 | 65 | 16 | 3 | 180 | 200
C41520 | SM45CM6 | 31 | 2018-01-08 | B |  | 77 | 0 |  | 6 |  |  |  | 남문희 |  | 1067 | 6 |  | 2 |  |  | 55 | 2 |  |  | 양호 | 양호 | 양호 | 양호 | 양호 | 미정 |  |  | Y |  | 2018-01-09 01:58 | 2018-01-09 01:35 | 2018-01-09 04:55 | 2018-01-09 04:49 | 60 | 6 | 23 | 171 | 200
C41524 | SM45C | 31 | 2018-01-10 | D |  | 78 | 0 |  | 7 | [5 empty] | 980 | 7 |  | 3 |  |  | 55 | 3 |  |  | 양호 | 양호 | 양호 | 양호 | 양호 | 미정 |  |  | Y |  | 2018-01-10 06:09 | 2018-01-10 06:10 | 2018-01-10 09:35 | 2018-01-10 09:22 | 1515 | 13 | -1 | 194 | 205
C41528 | SM45C | 31 | 2018-01-10 | D |  | 79 | 0 |  | 8 |  |  | 남태희 |  |  | 1101 | 8 |  | 4 | YES |  | 55 | 4 | YES |  | 양호 | 양호 | 양호 | 양호 | 양호 | 미정 |  |  | Y |  | 2018-01-10 10:48 | 2018-01-10 10:35 | 2018-01-10 14:00 | 2018-01-10 13:24 | 60 | 36 | 13 | 156 | 205
C41532 | SM45C | 31 | 2018-01-10 | A |  | 80 | 0 |  | 9 | [5 empty] | 1070 | 9 |  | 1 |  |  | 55 | 1 |  |  | 양호 | 양호 | 양호 | 양호 | 양호 | 미정 |  |  | Y |  | 2018-01-10 15:23 | 2018-01-10 15:05 | 2018-01-10 17:50 | 2018-01-10 16:39 | 65 | 72 | 18 | 75 | 165
C41536 | AE1541M4 | 31 | 2018-01-10 | A |  | 81 | 0 |  | 10 | YES |  |  |  |  | 1068 | 10 |  | 2 |  |  | 55 | 2 |  |  | 양호 | 양호 | 양호 | 양호 | 양호 | 미정 |  |  | Y |  | 2018-01-10 20:50 | 2018-01-10 20:30 | 2018-01-11 00:35 | 2018-01-10 23:40 | 160 | 55 | 20 | 170 | 245
C41540 | AE1541M | 31 | 2018-01-10 | B |  | 82 | 0 |  | 1 |  |  |  | 윤석재 |  | 1078 | 11 |  | 3 |  |  | 55 | 3 |  |  | 양호 | 양호 | 양호 | 양호 | 양호 | 미정 |  |  | Y |  | 2018-01-11 01:12 | 2018-01-11 01:05 | 2018-01-11 04:30 | 2018-01-11 04:01 | 30 | 29 | 7 | 169 | 205 | PP 171122-04-229
C41544 | AE1541M | 31 | 2018-01-10 | B |  | 83 | 0 |  | 2 |  |  |  | 윤석재 |  | 1093 | 12 |  | 4 | YES |  | 55 | 4 | YES |  | 양호 | 양호 | 양호 | 양호 | 양호 | 미정 |  |  | Y |  | 2018-01-11 05:28 | 2018-01-11 05:15 | 2018-01-11 08:20 | 2018-01-11 08:24 | 45 | -4 | 13 | 176 | 185
C41548 | SUP9DM | 31 | 2018-01-11 | D |  | 84 | 0 |  | 3 |  |  | 남태희 |  |  | 1101 | 13 |  | 1 |  |  | 55 | 1 |  | O | 양호 | 양호 | 양호 | 양호 | 양호 | 미정 |  |  | Y |  | 2018-01-11 09:47 | 2018-01-11 09:30 | 2018-01-11 12:55 | 2018-01-11 12:38 | 70 | 17 | 17 | 171 | 205 | 31호래들 12단 영구장 대보수 처리
B43216 | SCR420HB | 31 | 2018-01-21 | A | LADLE 대보수 첫회 | 1 | 0 | 내삽 | 1 |  |  | 송의섭 |  |  | 1494 | 1 |  | 1 |  |  | 55 | 1 |  | O | 양호 | 양호 | 양호 | 양호 | 양호 | 미정 |  |  | Y |  | 2018-01-22 04:23 | 2018-01-22 04:15 | 2018-01-22 07:43 | 2018-01-22 07:15 | 15320 | 28 | 8 | 172 | 208 | P/P 170831-03 [172] | 8 | 2018-01-19 14:05 | 2018-01-20 | 595 | 847 | 10 | 5 | 2018-01-20 00:10 | 2018-01-22 04:15 | 3125 | 1494 | 232 | 284 | 318 | 8
B43220 | SCR420HB | 31 | 2018-01-22 | B |  | 2 | 0 |  | 2 |  |  | 윤석재 |  |  | 1082 | 2 |  | 2 |  |  | 55 | 2 |  |  | 양호 | 양호 | 양호 | 양호 | 양호 | 미정 |  |  | Y |  | 2018-01-22 08:30 | 2018-01-22 08:17 | 2018-01-22 12:00 | 2018-01-22 11:17 | 34 | 43 | 13 | 166 | 223 | AR-10.75
B43224 | S43BCH3 | 31 | 2018-01-22 | B |  | 3 | 0 |  | 3 |  |  |  | 우설식 |  | 1077 | 3 |  | 3 |  |  | 55 | 3 |  |  | 양호 | 양호 | 양호 | 양호 | 양호 | 미정 |  |  | Y |  | 2018-01-22 13:03 | 2018-01-22 12:50 | 2018-01-22 17:00 | 2018-01-22 16:24 | 50 | 36 | 13 | 202 | 250 | AR-9.6
B43228 | SCR420HON | 31 | 2018-01-22 | C |  | 4 | 0 |  | 4 |  |  | 김웅철 | 강상완 |  | 1102 | 4 |  | 4 | YES |  | 55 | 4 | YES |  | 양호 | 양호 | 양호 | 양호 | 양호 | 미정 |  |  | Y |  | 2018-01-22 17:47 | 2018-01-22 17:30 | 2018-01-22 21:20 | 2018-01-22 20:58 | 30 | 22 | 17 | 192 | 230 | AR-10.2
B43232 | SCM440J | 31 | 2018-01-22 | C |  | 5 | 0 |  | 5 |  |  | 최용선 |  |  | 1077 | 5 |  | 1 |  |  | 55 | 1 |  |  | 양호 | 양호 | 양호 | 양호 | 양호 | 미정 |  |  | Y |  | 2018-01-22 22:14 | 2018-01-22 22:05 | 2018-01-23 02:00 | 2018-01-23 01:45 | 45 | 15 | 9 | 211 | 235 | AR-10.4
B43236 | SCM440J | 31 | 2018-01-22 | A |  | 6 | 0 |  | 6 | [5 empty] | 1121 | 6 |  | 2 |  |  | 55 | 2 |  |  | 양호 | 양호 | 양호 | 양호 | 양호 | 미정 |  |  | Y |  | 2018-01-23 02:39 | 2018-01-23 02:20 | 2018-01-23 06:26 | 2018-01-23 06:13 | 20 | 13 | 19 | 214 | 246
A43248 | AE1055LS | 31 | 2018-01-23 | B |  | 7 | 0 |  | 7 |  |  | 윤석재 |  |  | 1082 | 7 |  | 3 |  |  | 55 | 3 |  |  | 양호 | 양호 | 양호 | 양호 | 양호 | 미정 |  |  | Y |  | 2018-01-23 07:15 | 2018-01-23 07:07 | 2018-01-23 10:45 | 2018-01-23 10:27 | 41 | 18 | 8 | 192 | 218 | AR-9.9
A43252 | P-AE1055LS | 31 | 2018-01-23 | B |  | 8 | 0 |  | 8 |  |  | 윤석재 |  |  | 1080 | 8 |  | 4 | YES |  | 55 | 4 | YES |  | 양호 | 양호 | 양호 | 양호 | 양호 | 미정 |  |  | Y |  | 2018-01-23 12:05 | 2018-01-23 11:35 | 2018-01-23 15:10 | 2018-01-23 14:46 | 50 | 24 | 30 | 161 | 215 | AR-10.35
A43256 | P-AE1055LS | 31 | 2018-01-23 | D |  | 9 | 0 |  | 9 |  |  |  | 장신일 |  | 1086 | 9 |  | 1 |  |  | 55 | 1 |  | O | 양호 | 양호 | 양호 | 양호 | 양호 | 미정 |  |  | Y |  | 2018-01-23 16:03 | 2018-01-23 15:58 | 2018-01-23 19:27 | 2018-01-23 19:10 | 48 | 17 | 5 | 187 | 209 | AR-9.8
A43260 | BP-SCM420HT | 31 | 2018-01-23 | D |  | 10 | 0 |  | 10 |  |  | 장신일 |  |  | 1086 | 10 |  | 2 |  |  | 55 | 2 |  |  | 양호 | 양호 | 양호 | 양호 | 양호 | 미정 |  |  | Y |  | 2018-01-23 20:34 | 2018-01-23 20:20 | 2018-01-23 23:48 | 2018-01-23 23:27 | 53 | 21 | 14 | 173 | 208 | AR-9.5
A43264 | BP-SCM420HT | 31 | 2018-01-23 | A |  | 11 | 0 |  | 11 |  |  | 강상완 |  |  | 1136 | 11 |  | 3 |  |  | 55 | 3 |  |  | 양호 | 양호 | 양호 | 양호 | 양호 | 미정 |  |  | Y |  | 2018-01-24 00:40 | 2018-01-24 00:15 | 2018-01-24 03:39 | 2018-01-24 03:16 | 27 | 23 | 25 | 156 | 204 | AR-9.2
A43268 | SCM420HM | 31 | 2018-01-23 | A |  | 12 | 0 |  | 12 | [5 empty] | 1128 | 12 |  | 4 | YES |  | 55 | 4 | YES |  | 양호 | 양호 | 양호 | 양호 | 양호 | 미정 |  |  | Y |  | 2018-01-24 05:01 | 2018-01-24 04:28 | 2018-01-24 08:15 | 2018-01-24 07:42 | 49 | 33 | 33 | 161 | 227 | AR-10.2
B43264 | SM25C | 31 | 2018-01-24 | B |  | 13 | 0 |  | 13 |  |  | 우설식 |  |  | 1079 | 13 |  | 1 |  |  | 55 | 1 |  | O | 양호 | 양호 | 양호 | 양호 | 양호 | 미정 |  |  | Y |  | 2018-01-24 08:43 | 2018-01-24 08:25 | 2018-01-24 12:25 | 2018-01-24 12:01 | 10 | 24 | 18 | 198 | 240
B43267 | SM25C | 31 | 2018-01-24 | D |  | 14 | 0 |  | 14 |  |  | 우설식 |  |  | 1086 | 14 |  | 2 |  |  | 55 | 2 |  |  | 양호 | 양호 | 양호 | 양호 | 양호 | 미정 |  |  | Y |  | 2018-01-24 13:47 | 2018-01-24 13:40 | 2018-01-24 16:55 | 2018-01-24 16:29 | 75 | 26 | 7 | 161 | 195 | AR-9.7
B43271 | AE4140 | 31 | 2018-01-24 | D |  | 15 | 0 |  | 15 | YES |  | 장신일 |  |  | 1089 | 15 |  | 3 | YES |  | 55 | 3 | YES |  | 양호 | 양호 | 양호 | 양호 | 양호 | 미정 |  |  | Y |  | 2018-01-24 17:58 | 2018-01-24 17:52 | 2018-01-24 21:20 | 2018-01-24 20:55 | 57 | 25 | 6 | 178 | 208 | C/N 철피 부품
B43275 | AE4140 | 31 | 2018-01-24 | A |  | 16 | 0 | 외삽1 | 1 |  |  | 장신일 |  |  | 1120 | 16 |  | 1 |  |  | 55 | 1 |  | O | 양호 | 양호 | 양호 | 양호 | 양호 | 미정 |  |  | Y |  | 2018-01-24 22:09 | 2018-01-24 21:55 | 2018-01-25 01:34 | 2018-01-25 01:09 | 35 | 25 | 14 | 180 | 219
B43279 | 30MNB5M | 31 | 2018-01-24 | A |  | 17 | 0 |  | 2 | [5 empty] | 1144 | 17 |  | 2 |  |  | 55 | 2 |  |  | 양호 | 양호 | 양호 | 양호 | 양호 | 미정 |  |  | Y |  | 2018-01-25 02:27 | 2018-01-25 02:05 | 2018-01-25 07:20 | 2018-01-25 06:51 | 31 | 29 | 22 | 264 | 315 | AR-10.65
B43284 | 30MNB5M | 31 | 2018-01-25 | C |  | 18 | 0 |  | 3 |  |  | 최용선 |  |  | 1088 | 18 |  | 3 |  |  | 55 | 3 |  |  | 양호 | 양호 | 양호 | 양호 | 양호 | 미정 |  |  | Y | 0 | 2018-01-25 08:16 | 2018-01-25 08:00 | 2018-01-25 12:30 | 2018-01-25 11:51 | 40 | 39 | 16 | 214 | 270 | AR-10.6
B43288 | SCR420HB | 31 | 2018-01-25 | C |  | 19 | 0 |  | 4 |  |  | 최용선 |  |  | 1086 | 19 | YES | 4 | YES |  | 55 | 4 | YES |  | 양호 | 양호 | 양호 | 양호 | 양호 | 미정 |  |  | Y |  | 2018-01-25 12:49 | 2018-01-25 12:35 | 2018-01-25 16:57 | 2018-01-25 16:31 | 5 | 26 | 14 | 222 | 262 | AR-10.8
A43301 | SCR420HB2 | 31 | 2018-01-25 | D |  | 20 | 0 |  | 5 |  |  | 송의섭 |  |  | 1087 | 1 |  | 1 |  |  | 55 | 1 |  |  | 양호 | 양호 | 양호 | 양호 | 양호 | 미정 |  |  | Y |  | 2018-01-25 17:48 | 2018-01-25 17:36 | 2018-01-25 20:55 | 2018-01-25 20:28 | 39 | 27 | 12 | 160 | 199
A43305 | SCR420HB2 | 31 | 2018-01-25 | D |  | 21 | 0 |  | 6 |  |  | 장신일 |  |  | 1088 | 2 |  | 2 |  |  | 55 | 2 |  |  | 양호 | 양호 | 양호 | 양호 | 양호 | 미정 |  |  | Y |  | 2018-01-25 21:59 | 2018-01-25 21:40 | 2018-01-26 01:10 | 2018-01-26 00:39 | 45 | 31 | 19 | 160 | 210
A43309 | 30MNB5M | 31 | 2018-01-25 | A |  | 22 | 0 |  | 7 | [5 empty] | 1127 | 3 |  | 3 |  |  | 55 | 3 |  |  | 양호 | 양호 | 양호 | 양호 | 양호 | 미정 |  |  | Y |  | 2018-01-26 02:22 | 2018-01-26 02:10 | 2018-01-26 06:00 | 2018-01-26 05:45 | 60 | 15 | 12 | 202 | 230 | AR-10.8
A43313 | 30MNB5M | 31 | 2018-01-26 | C |  | 23 | 0 |  | 8 |  |  | 윤호철 | 김웅철 |  | 1078 | 4 |  | 4 | YES |  | 55 | 4 | YES |  | 양호 | 양호 | 양호 | 양호 | 양호 | 미정 |  |  | Y |  | 2018-01-26 07:12 | 2018-01-26 06:40 | 2018-01-26 10:20 | 2018-01-26 10:04 | 40 | 16 | 32 | 172 | 220 | AR-10.8
A43317 | 30MNB5M | 31 | 2018-01-26 | C |  | 24 | 0 |  | 9 | YES |  | 윤호철 | 김웅철 |  | 1096 | 5 |  | 1 | YES |  | 55 | 1 | YES |  | 양호 | 양호 | 양호 | 양호 | 양호 | 미정 |  |  | Y |  | 2018-01-26 11:59 | 2018-01-26 11:33 | 2018-01-26 16:30 | 2018-01-26 14:53 | 73 | 97 | 26 | 175 | 297 | AR-10.75 오버풀러로 교체
B43311 | AE4140MB2 | 31 | 2018-01-26 | D |  | 25 | 0 | 외삽2 | 1 |  |  |  | 장신일 |  | 1086 | 6 |  | 1 |  |  | 55 | 1 |  | O | 양호 | 양호 | 양호 | 양호 | 양호 | 미정 |  |  | Y |  | 2018-01-26 17:23 | 2018-01-26 17:17 | 2018-01-26 21:12 | 2018-01-26 20:48 | 47 | 24 | 6 | 205 | 235 | P/P 171117-04-170
B43315 | AE4140MB2 | 31 | 2018-01-26 | B |  | 26 | 0 |  | 2 |  |  | 송의섭 |  |  | 1085 | 7 |  | 2 | YES |  | 55 | 2 | YES |  | 양호 | 양호 | 양호 | 양호 | 양호 | 미정 |  |  | Y |  | 2018-01-26 22:37 | 2018-01-26 21:57 | 2018-01-27 01:57 | 2018-01-27 01:32 | 45 | 25 | 40 | 175 | 240 | 플레이트면 침식
B43319 | AE4130MV | 31 | 2018-01-26 | B |  | 27 | 0 |  | 3 |  |  |  | 윤석재 |  | 1081 | 8 |  | 1 |  |  | 55 | 1 |  | O | 양호 | 양호 | 양호 | 양호 | 양호 | 미정 |  |  | Y |  | 2018-01-27 02:49 | 2018-01-27 02:35 | 2018-01-27 06:40 | 2018-01-27 06:26 | 38 | 14 | 14 | 217 | 245 | AR-10.2
B43323 | AE4130MV | 31 | 2018-01-27 | C |  | 28 | 0 |  | 4 |  |  | 최용선 |  |  | 1091 | 9 |  | 2 |  |  | 55 | 2 |  |  | 양호 | 양호 | 양호 | 양호 | 양호 | 미정 |  |  | Y |  | 2018-01-27 07:28 | 2018-01-27 07:05 | 2018-01-27 10:55 | 2018-01-27 10:30 | 25 | 25 | 23 | 182 | 230 | AR-10.75
B43327 | AE4130MV | 31 | 2018-01-27 | C |  | 29 | 0 |  | 5 |  |  | 최용선 |  |  | 1078 | 10 |  | 3 |  |  | 55 | 3 |  |  | 양호 | 양호 | 양호 | 양호 | 양호 | 미정 |  |  | Y |  | 2018-01-27 11:49 | 2018-01-27 11:30 | 2018-01-27 14:52 | 2018-01-27 14:38 | 35 | 14 | 19 | 169 | 202 | AR-10.7
B43331 | SM45CS | 31 | 2018-01-27 | D |  | 30 | 0 |  | 6 |  |  | 송의섭 |  |  | 1086 | 11 |  | 4 | YES |  | 55 | 4 | YES |  | 양호 | 양호 | 양호 | 양호 | 양호 | 미정 |  |  | Y |  | 2018-01-27 20:24 | 2018-01-27 20:17 | 2018-01-27 23:55 | 2018-01-27 23:42 | 325 | 13 | 7 | 198 | 218 | 플레이트면 침식
B43335 | SM45CS | 31 | 2018-01-27 | B |  | 31 | 0 |  | 7 |  |  |  | 우설식 |  | 1087 | 12 |  | 1 |  |  | 55 | 1 |  |  | 양호 | 양호 | 양호 | 양호 | 양호 | 미정 |  |  | Y |  | 2018-01-28 00:54 | 2018-01-28 00:45 | 2018-01-28 04:00 | 2018-01-28 03:40 | 50 | 20 | 9 | 167 | 195 | AR-10.1
B43339 | 46MNVS6 | 31 | 2018-01-27 | B |  | 32 | 0 |  | 8 | [5 empty] | 1081 | 13 |  | 2 | YES |  | 55 | 2 | YES |  | 양호 | 양호 | 양호 | 양호 | 양호 | 미정 |  |  | Y |  | 2018-01-28 04:59 | 2018-01-28 04:33 | 2018-01-28 08:15 | 2018-01-28 07:54 | 33 | 21 | 26 | 175 | 222 | AR-9.8 C/N 철피 벗겨짐
B43343 | SCM415C1 | 31 | 2018-01-28 | C |  | 33 | 0 |  | 9 |  |  | 최용선 |  |  | 1078 | 14 |  | 1 |  |  | 55 | 1 |  | O | 양호 | 양호 | 양호 | 양호 | 양호 | 미정 |  |  | Y |  | 2018-01-28 09:16 | 2018-01-28 09:00 | 2018-01-28 12:33 | 2018-01-28 12:10 | 45 | 23 | 16 | 174 | 213 | AR-10.8
B43347 | SCM415 | 31 | 2018-01-28 | C |  | 34 | 0 |  | 10 |  |  | 최용선 |  |  | 1098 | 15 |  | 2 | YES |  | 55 | 2 | YES |  | 양호 | 양호 | 양호 | 양호 | 양호 | 미정 |  |  | Y |  | 2018-01-28 13:16 | 2018-01-28 13:03 | 2018-01-28 16:54 | 2018-01-28 16:28 | 30 | 26 | 13 | 192 | 231 | AR-10.75 C/N 녹음
B43351 | SCR420HB2 | 31 | 2018-01-28 | A |  | 35 | 0 |  | 11 |  |  | 강상완 |  |  | 1087 | 16 |  | 1 |  |  | 55 | 1 |  | O | 양호 | 양호 | 양호 | 양호 | 양호 | 미정 |  |  | Y |  | 2018-01-28 17:26 | 2018-01-28 17:15 | 2018-01-28 21:05 | 2018-01-28 20:48 | 21 | 17 | 11 | 202 | 230 | AR-9.7
A43369 | SCR420HB2 | 31 | 2018-01-28 | A |  | 36 | 0 |  | 12 |  |  | 강상완 |  |  | 1085 | 17 |  | 2 |  |  | 55 | 2 |  |  | 양호 | 양호 | 양호 | 양호 | 양호 | 미정 |  |  | Y |  | 2018-01-28 21:40 | 2018-01-28 21:30 | 2018-01-29 01:00 | 2018-01-29 00:44 | 25 | 16 | 10 | 184 | 210 | AR-9.5
A43373 | SCR420HB2 | 31 | 2018-01-28 | B |  | 37 | 0 |  | 13 | YES | 150 | 윤석재 |  |  | 1079 | 18 |  | 3 |  |  | 55 | 3 |  |  | 양호 | 양호 | 양호 | 양호 | 양호 | 미정 |  |  | Y |  | 2018-01-29 01:44 | 2018-01-29 01:30 | 2018-01-29 05:00 | 2018-01-29 04:42 | 30 | 18 | 14 | 179 | 210 | AR-9.7
A43377 | STB2 | 31 | 2018-01-28 | B |  | 38 | 0 | 외삽3 | 1 |  |  | 윤석재 |  |  | 1088 | 19 | YES | 4 | YES |  | 55 | 4 | YES |  | 양호 | 양호 | 양호 | 양호 | 양호 | 미정 |  |  | Y |  | 2018-01-29 05:32 | 2018-01-29 05:15 | 2018-01-29 09:30 | 2018-01-29 09:16 | 15 | 14 | 17 | 224 | 255 | P/P12-1-6 (220)
A43381 | STB2 | 31 | 2018-01-29 | C |  | 39 | 0 |  | 2 |  |  | 윤호철 | 김웅철 |  | 1098 | 1 |  | 1 |  |  | 55 | 1 |  |  | 양호 | 양호 | 양호 | 양호 | 양호 | 미정 |  |  | Y |  | 2018-01-29 11:46 | 2018-01-29 11:30 | 2018-01-29 15:10 | 2018-01-29 14:49 | 120 | 21 | 16 | 183 | 220 | AR-10.3
A43385 | SP-STB2 | 31 | 2018-01-29 | A |  | 40 | 0 |  | 3 |  |  | 강상완 |  |  | 1128 | 2 |  | 2 |  |  | 55 | 2 |  |  | 양호 | 양호 | 양호 | 양호 | 양호 | 미정 |  |  | Y |  | 2018-01-29 15:47 | 2018-01-29 15:39 | 2018-01-29 19:38 | 2018-01-29 19:18 | 29 | 20 | 8 | 211 | 239 | AR-9.3
A43389 | STB3D | 31 | 2018-01-29 | A |  | 41 | 0 |  | 4 |  |  | 강상완 |  |  | 1132 | 3 |  | 3 | YES |  | 55 | 3 | YES |  | 양호 | 양호 | 양호 | 양호 | 양호 | 미정 |  |  | Y |  | 2018-01-29 20:15 | 2018-01-29 20:00 | 2018-01-29 23:38 | 2018-01-29 23:07 | 22 | 31 | 15 | 172 | 218 | AR-9.8
A43393 | STB3D | 31 | 2018-01-29 | B |  | 42 | 0 |  | 5 |  |  | 우설식 |  |  | 1089 | 4 |  | 1 |  |  | 55 | 1 |  | O | 양호 | 양호 | 양호 | 양호 | 양호 | 미정 |  |  | Y |  | 2018-01-30 00:38 | 2018-01-30 00:23 | 2018-01-30 03:51 | 2018-01-30 03:37 | 45 | 14 | 15 | 179 | 208 | AR-10.5
A43397 | STB3D | 31 | 2018-01-29 | B |  | 43 | 0 |  | 6 |  |  | 윤석재 |  |  | 1081 | 5 |  | 2 |  |  | 55 | 2 |  |  | 양호 | 양호 | 양호 | 양호 | 양호 | 미정 |  |  | Y |  | 2018-01-30 04:59 | 2018-01-30 04:27 | 2018-01-30 08:25 | 2018-01-30 08:03 | 36 | 22 | 32 | 184 | 238 | AR-10.1
A43401 | STB3D | 31 | 2018-01-30 | D |  | 44 | 0 |  | 7 |  |  | 장신일 |  |  | 1086 | 6 |  | 3 |  |  | 55 | 3 |  |  | 양호 | 양호 | 양호 | 양호 | 양호 | 미정 |  |  | Y |  | 2018-01-30 09:25 | 2018-01-30 09:12 | 2018-01-30 12:38 | 2018-01-30 12:26 | 47 | 12 | 13 | 181 | 206
A43405 | BP-SM45CRBK | 31 | 2018-01-30 | D |  | 45 | 0 |  | 8 |  |  |  | 장신일 |  | 1088 | 7 |  | 4 | YES |  | 55 | 4 | YES |  | 양호 | 양호 | 양호 | 양호 | 양호 | 미정 |  |  | Y |  | 2018-01-30 13:42 | 2018-01-30 13:25 | 2018-01-30 17:17 | 2018-01-30 16:46 | 47 | 31 | 17 | 184 | 232
A43409 | AE1043M | 31 | 2018-01-30 | A |  | 46 | 0 |  | 9 | YES | 150 |  |  |  | 1115 | 8 |  | 1 |  |  | 55 | 1 |  |  | 양호 | 양호 | 양호 | 양호 | 양호 | 미정 |  |  | Y |  | 2018-01-30 17:53 | 2018-01-30 17:43 | 2018-01-30 21:55 | 2018-01-30 21:39 | 26 | 16 | 10 | 226 | 252 | AR-9.9
B43401 | SNCM438VI | 31 | 2018-01-30 | B |  | 47 | 0 | 외삽4 | 1 | [5 empty] | 1067 | 9 |  | 2 |  |  | 55 | 2 |  |  | 양호 | 양호 | 양호 | 양호 | 양호 | 미정 |  |  | INGOT |  |  | 2018-01-30 22:42 | -287861 | 2018-01-31 02:21 | 47 | -476618541 |  |  | -476618322 | P/P11-30-3(196) 9톤 남음,1기17번에 합탕함
B43404 | KBMA75S | 31 | 2018-01-30 | B |  | 48 | 0 |  | 2 |  |  | 윤석재 |  |  | 1085 | 10 |  | 3 |  |  | 55 | 3 |  |  | 양호 | 양호 | 양호 | 양호 | 양호 | 미정 |  |  | Y |  | 2018-01-31 04:24 | 2018-01-31 04:00 | 2018-01-31 07:46 | 2018-01-31 07:35 | 365 | 11 | 24 | 191 | 226 | AR-10.5
B43408 | KBMA75S | 31 | 2018-01-31 | D |  | 49 | 0 |  | 3 | [5 empty] | 1089 | 11 |  | 4 | YES |  | 55 | 4 | YES |  | 양호 | 양호 | 양호 | 양호 | 양호 | 미정 |  |  | Y |  | 2018-01-31 08:34 | 2018-01-31 08:15 | 2018-01-31 11:50 | 2018-01-31 11:40 | 29 | 10 | 19 | 186 | 215
B43412 | SM20C | 31 | 2018-01-31 | D |  | 50 | 0 |  | 4 | [5 empty] | 1087 | 12 |  | 1 |  |  | 55 | 1 |  |  | 양호 | 양호 | 양호 | 양호 | 양호 | 미정 |  |  | Y |  | 2018-01-31 12:54 | 2018-01-31 12:45 | 2018-01-31 16:23 | 2018-01-31 16:07 | 55 | 16 | 9 | 193 | 218
B43416 | SM20C | 31 | 2018-01-31 | A |  | 51 | 0 |  | 5 |  |  | 장신일 |  |  | 1110 | 13 |  | 2 |  |  | 55 | 2 |  |  | 양호 | 양호 | 양호 | 양호 | 양호 | 미정 |  |  | Y |  | 2018-01-31 16:53 | 2018-01-31 16:50 | 2018-01-31 20:26 | 2018-01-31 20:11 | 27 | 15 | 3 | 198 | 216
B43420 | KSG4120H | 31 | 2018-01-31 | A |  | 52 | 0 |  | 6 |  |  | 장신일 |  |  | 1136 | 14 |  | 3 | YES |  | 55 | 3 | YES |  | 양호 | 양호 | 양호 | 양호 | 양호 | 미정 |  |  | Y |  | 2018-01-31 20:52 | 2018-01-31 20:35 | 2018-02-01 00:55 | 2018-02-01 00:47 | 9 | 8 | 17 | 235 | 260 | AR-10.2 C/N깨짐
B43424 | KSG4120H | 31 | 2018-01-31 | C |  | 53 | 0 |  | 7 | YES |  | 최용선 |  |  | 1098 | 15 |  | 1 |  |  | 55 | 1 |  | O | 양호 | 양호 | 양호 | 양호 | 양호 | 미정 |  |  | Y |  | 2018-02-01 01:46 | 2018-02-01 01:20 | 2018-02-01 05:08 | 2018-02-01 04:51 | 25 | 17 | 26 | 185 | 228 | AR-10.7
A43442 | AE1055LS | 31 | 2018-01-31 | C |  | 54 | 0 | 외삽5 | 1 |  |  | 최용선 |  |  | 1124 | 16 |  | 2 |  |  | 55 | 2 |  |  | 양호 | 양호 | 양호 | 양호 | 양호 | 미정 |  |  | Y |  | 2018-02-01 05:35 | 2018-02-01 05:30 | 2018-02-01 09:05 | 2018-02-01 08:47 | 22 | 18 | 5 | 192 | 215 | P/P 11-29-8 [238]
A43447 | AE15B36C2 | 31 | 2018-02-01 | D |  | 55 | 0 |  | 2 |  |  | 장신일 |  |  | 1087 | 17 |  | 3 |  |  | 55 | 3 |  |  | 양호 | 양호 | 양호 | 양호 | 양호 | 미정 |  |  | Y |  | 2018-02-01 11:02 | 2018-02-01 10:40 | 2018-02-01 14:50 | 2018-02-01 14:32 | 95 | 18 | 22 | 209 | 250
A43451 | AE15B36C2 | 31 | 2018-02-01 | A |  | 56 | 0 |  | 3 | [5 empty] | 1141 | 18 | YES | 4 | YES |  | 55 | 4 | YES |  | 양호 | 양호 | 양호 | 양호 | 양호 | 미정 |  |  | Y |  | 2018-02-01 16:01 | 2018-02-01 15:45 | 2018-02-01 19:14 | 2018-02-01 18:53 | 55 | 21 | 16 | 172 | 209 | AR-9.2
A43455 | AE15B36C2 | 31 | 2018-02-01 | A |  | 57 | 0 |  | 4 |  |  | 강상완 |  |  | 1094 | 1 |  | 1 |  |  | 55 | 1 |  |  | 양호 | 양호 | 양호 | 양호 | 양호 | 미정 |  |  | Y |  | 2018-02-01 20:12 | 2018-02-01 19:55 | 2018-02-01 23:25 | 2018-02-01 23:10 | 41 | 15 | 17 | 178 | 210 | AR-9.1
A43459 | 34CRMO4 | 31 | 2018-02-01 | C |  | 58 | 0 |  | 5 |  |  | 윤호철 | 김웅철 |  | 1090 | 2 |  | 2 |  |  | 55 | 2 |  |  | 양호 | 양호 | 양호 | 양호 | 양호 | 미정 |  |  | Y |  | 2018-02-02 00:52 | 2018-02-02 00:25 | 2018-02-02 04:10 | 2018-02-02 03:58 | 60 | 12 | 27 | 186 | 225 | AR-10.2
A43463 | 34CRMO4 | 31 | 2018-02-01 | C |  | 59 | 0 |  | 6 |  |  | 윤호철 | 김웅철 |  | 1085 | 3 |  | 3 |  |  | 55 | 3 |  |  | 양호 | 양호 | 양호 | 양호 | 양호 | 미정 |  |  | Y |  | 2018-02-02 04:50 | 2018-02-02 04:30 | 2018-02-02 08:50 | 2018-02-02 08:33 | 20 | 17 | 20 | 223 | 260 | AR-10.0
B43431 | SM35C | 31 | 2018-02-02 | D |  | 60 | 0 |  | 7 |  |  | 장신일 |  |  | 1087 | 4 |  | 4 | YES |  | 55 | 4 | YES |  | 양호 | 양호 | 양호 | 양호 | 양호 | 미정 |  |  | Y |  | 2018-02-02 12:06 | 2018-02-02 12:03 | 2018-02-02 15:33 | 2018-02-02 15:19 | 193 | 14 | 3 | 193 | 210
B43435 | SM35C | 31 | 2018-02-02 | B |  | 61 | 0 |  | 8 | YES | 150 |  | 우설식 |  | 1080 | 5 |  | 1 |  |  | 55 | 1 |  |  | 양호 | 양호 | 양호 | 양호 | 양호 | 미정 |  |  | Y |  | 2018-02-02 16:08 | 2018-02-02 16:00 | 2018-02-02 19:50 | 2018-02-02 19:15 | 27 | 35 | 8 | 187 | 230 | AR-10.1
B43439 | 46MNVS6 | 31 | 2018-02-02 | B |  | 62 | 0 | 외삽6 | 1 |  |  | 우설식 |  |  | 1077 | 6 |  | 2 | YES |  | 55 | 2 | YES |  | 양호 | 양호 | 양호 | 양호 | 양호 | 미정 |  |  | Y |  | 2018-02-02 20:38 | 2018-02-02 20:20 | 2018-02-02 23:50 | 2018-02-02 23:22 | 30 | 28 | 18 | 164 | 210 | P/P11-30-8 (223) C/N 깨짐 온도 낮아서 18T남아내려옴 B43442에 이월
B43443 | AE4130M10 | 31 | 2018-02-02 | C |  | 63 | 0 |  | 2 |  |  | 최용선 |  |  | 1077 | 7 |  | 1 |  |  | 55 | 1 |  | O | 양호 | 양호 | 양호 | 양호 | 양호 | 미정 |  |  | Y |  | 2018-02-03 01:07 | 2018-02-03 00:43 | 2018-02-03 04:23 | 2018-02-03 04:08 | 53 | 15 | 24 | 181 | 220 | AR-10.35
B43447 | AE4130M10 | 31 | 2018-02-02 | C |  | 64 | 0 |  | 3 |  |  | 최용선 |  |  | 1108 | 8 |  | 2 |  |  | 55 | 2 |  |  | 양호 | 양호 | 양호 | 양호 | 양호 | 미정 |  |  | Y |  | 2018-02-03 05:03 | 2018-02-03 04:48 | 2018-02-03 08:40 | 2018-02-03 08:18 | 25 | 22 | 15 | 195 | 232 | AR-10.6
B43451 | AE4130M10 | 31 | 2018-02-03 | D |  | 65 | 0 |  | 4 |  |  | 송의섭 |  |  | 1087 | 9 |  | 3 |  |  | 55 | 3 |  |  | 양호 | 양호 | 양호 | 양호 | 양호 | 미정 |  |  | Y |  | 2018-02-03 09:09 | 2018-02-03 09:03 | 2018-02-03 12:32 | 2018-02-03 12:14 | 23 | 18 | 6 | 185 | 209
B43455 | AE4330VM | 31 | 2018-02-03 | D |  | 66 | 0 |  | 5 |  |  | 송의섭 |  |  | 1092 | 10 |  | 4 | YES |  | 55 | 4 | YES |  | 양호 | 양호 | 양호 | 양호 | 양호 | 미정 |  |  | Y |  |  | 2018-02-03 13:30 | 2018-02-03 17:20 | 2018-02-03 17:04 | 58 | 16 |  |  | 230
B43459 | AE4330VM2 | 31 | 2018-02-03 | B |  | 67 | 0 |  | 6 |  |  |  | 우설식 |  | 1075 | 11 |  | 1 |  |  | 55 | 1 |  | O | 양호 | 양호 | 양호 | 양호 | 양호 | 미정 |  |  | Y |  | 2018-02-03 18:04 | 2018-02-03 17:55 | 2018-02-03 22:28 | 2018-02-03 21:47 | 35 | 41 | 9 | 223 | 273 | AR-9.8
B43464 | AE15B35C | 31 | 2018-02-03 | C |  | 68 | 0 |  | 7 | YES |  | 최용선 |  |  | 1088 | 12 |  | 2 | YES |  | 55 | 2 | YES |  | 양호 | 양호 | 양호 | 양호 | 양호 | 미정 |  |  | Y |  | 2018-02-03 23:31 | 2018-02-03 23:23 | 2018-02-04 02:45 | 2018-02-04 02:29 | 55 | 16 | 8 | 178 | 202 | AR-10.6 C/N철피밀림
B43468 | AE15B35C | 31 | 2018-02-03 | C |  | 69 | 0 |  | 1 |  |  | 최용선 |  |  | 1095 | 13 |  | 1 |  |  | 55 | 1 |  | O | 양호 | 양호 | 양호 | 양호 | 양호 | 미정 |  |  | Y |  | 2018-02-04 03:26 | 2018-02-04 03:10 | 2018-02-04 07:05 | 2018-02-04 06:46 | 25 | 19 | 16 | 201 | 235 | P/P 11-30-4 [183]
B43472 | AE15B35C | 31 | 2018-02-04 | A |  | 70 | 0 |  | 2 | [5 empty] | 1113 | 14 |  | 2 |  |  | 55 | 2 |  |  | 양호 | 양호 | 양호 | 양호 | 양호 | 미정 |  |  | Y |  | 2018-02-04 07:36 | 2018-02-04 07:14 | 2018-02-04 11:05 | 2018-02-04 10:53 | 9 | 12 | 22 | 197 | 231 | AR-10.3
B43476 | SM45CB | 31 | 2018-02-04 | A |  | 71 | 0 |  | 3 |  |  | 강상완 |  |  | 1127 | 15 |  | 3 | YES |  | 55 | 3 | YES |  | 양호 | 양호 | 양호 | 양호 | 양호 | 미정 |  |  | Y |  | 2018-02-04 11:44 | 2018-02-04 11:30 | 2018-02-04 15:00 | 2018-02-04 14:29 | 25 | 31 | 14 | 165 | 210 | AR-10.6 플래이트면침식
B43480 | SM45C | 31 | 2018-02-04 | B |  | 72 | 0 |  | 4 |  |  |  | 우설식 |  | 1083 | 16 |  | 1 |  |  | 55 | 1 |  | O | 양호 | 양호 | 양호 | 양호 | 양호 | 미정 |  |  | Y |  | 2018-02-04 15:44 | 2018-02-04 15:25 | 2018-02-04 18:45 | 2018-02-04 18:34 | 25 | 11 | 19 | 171 | 200 | AR-10.35
B43484 | SCR420HON | 31 | 2018-02-04 | B |  | 73 | 0 |  | 5 | [5 empty] | 1084 | 17 |  | 2 |  |  | 55 | 2 |  |  | 양호 | 양호 | 양호 | 양호 | 양호 | 미정 |  |  | Y |  | 2018-02-04 19:40 | 2018-02-04 19:30 | 2018-02-04 23:13 | 2018-02-04 22:47 | 45 | 26 | 10 | 187 | 223 | AR-10.2
B43488 | SCR420HON | 31 | 2018-02-04 | C |  | 74 | 0 |  | 6 |  |  | 최용선 |  |  | 1081 | 18 |  | 3 |  |  | 55 | 3 |  |  | 양호 | 양호 | 양호 | 양호 | 양호 | 미정 |  |  | Y |  | 2018-02-04 23:39 | 2018-02-04 23:28 | 2018-02-05 03:03 | 2018-02-05 02:48 | 15 | 15 | 11 | 188 | 215 | AR-10.45
B43492 | SCR420HON | 31 | 2018-02-04 | C |  | 75 | 0 |  | 7 |  |  | 최용선 |  |  | 1102 | 19 | YES | 4 | YES |  | 55 | 4 | YES |  | 양호 | 양호 | 양호 | 양호 | 양호 | 미정 |  |  | Y |  | 2018-02-05 03:52 | 2018-02-05 03:42 | 2018-02-05 07:18 | 2018-02-05 06:52 | 39 | 26 | 10 | 180 | 216 | AR-10.35
B43503 | SNCM5 | 31 | 2018-02-05 | B |  | 76 | 0 |  | 8 | YES | 150 |  |  |  | 1074 | 1 |  | 1 |  |  | 55 | 1 |  |  | 양호 | 양호 | 양호 | 양호 | 양호 | 미정 |  |  | Y |  | 2018-02-05 17:32 | 2018-02-05 17:15 | 2018-02-05 20:00 | 2018-02-05 20:45 | 597 | -45 | 17 | 193 | 165 | AR-10.3 29호 대보수 처리로 대기래들 투입함
B43507 | SM45C | 31 | 2018-02-05 | D |  | 77 | 0 |  | 1 | [5 empty] | 1086 | 2 |  | 2 |  |  | 55 | 2 |  |  | 양호 | 양호 | 양호 | 양호 | 양호 | 미정 |  |  | Y |  | 2018-02-05 22:04 | 2018-02-05 21:58 | 2018-02-06 01:37 | 2018-02-06 01:22 | 118 | 15 | 6 | 199 | 219 | P/P 12-1-10-193
B43511 | SM45C | 31 | 2018-02-05 | D |  | 78 | 0 |  | 2 |  |  | 송의섭 |  |  | 1087 | 3 |  | 3 |  |  | 55 | 3 |  |  | 양호 | 양호 | 양호 | 양호 | 양호 | 미정 |  |  | Y |  | 2018-02-06 02:28 | 2018-02-06 02:12 | 2018-02-06 06:02 | 2018-02-06 05:43 | 35 | 19 | 16 | 195 | 230
B43515 | SCR440B1 | 31 | 2018-02-06 | A |  | 79 | 0 |  | 3 | [5 empty] | 1133 | 4 |  | 4 | YES |  | 55 | 4 | YES |  | 양호 | 양호 | 양호 | 양호 | 양호 | 미정 |  |  | Y |  | 2018-02-06 06:22 | 2018-02-06 06:10 | 2018-02-06 10:40 | 2018-02-06 10:24 | 8 | 16 | 12 | 243 | 270 | AR-9.1
B43839 | SF40CVM2 | 31 | 2018-02-23 | A | LADLE 대보수 첫회 | 1 | 0 | 내삽 | 1 |  |  | 송의섭 |  |  | 820 | 1 |  | 1 |  |  | 55 | 1 |  |  | 양호 | 양호 | 양호 | 양호 | 양호 | 미정 |  |  | N | 1 | 2018-02-23 16:05 | 2018-02-23 15:15 | 2018-02-23 20:25 | 2018-02-23 20:11 | 24755 | 14 | 50 | 246 | 310 | P/P 170923-02(213) | 8 | 2018-02-23 00:20 | 2018-02-23 11:10 | 650 |  | -1420 | 4 | 2018-02-22 11:30 | 2018-02-22 15:15 | 225 | 820 | 118 | 169 | 231 | 1490
B43843 | AE4130MV | 31 | 2018-02-23 | A |  | 2 | 0 |  | 2 |  |  | 강상완 |  |  | 1136 | 2 |  | 2 | YES |  | 55 | 2 | YES |  | 양호 | 양호 | 양호 | 양호 | 양호 | 미정 |  |  | Y |  | 2018-02-23 21:47 | 2018-02-23 21:30 | 2018-02-24 01:45 | 2018-02-24 00:54 | 65 | 51 | 17 | 187 | 255 | AR-9.7 CN철피녹음
A43862 | KBMA75S | 31 | 2018-02-23 | B |  | 3 | 0 |  | 3 |  |  |  | 우설식 |  | 1079 | 3 |  | 1 |  |  | 55 | 1 |  | O | 양호 | 양호 | 양호 | 양호 | 양호 | 미정 |  |  | Y |  | 2018-02-24 02:34 | 2018-02-24 02:11 | 2018-02-24 06:10 | 2018-02-24 05:47 | 26 | 23 | 23 | 192 | 239 | AR-10.2
A43866 | KBMA75S | 31 | 2018-02-24 | D |  | 4 | 0 |  | 4 |  |  | 장신일 |  |  | 1086 | 4 |  | 2 |  |  | 55 | 2 |  |  | 양호 | 양호 | 양호 | 양호 | 양호 | 미정 |  |  | Y |  | 2018-02-24 07:08 | 2018-02-24 06:55 | 2018-02-24 10:22 | 2018-02-24 09:59 | 45 | 23 | 13 | 171 | 207
A43870 | STB3D | 31 | 2018-02-24 | D |  | 5 | 0 |  | 5 |  |  | 장신일 |  |  | 1087 | 5 |  | 3 |  |  | 55 | 3 |  |  | 양호 | 양호 | 양호 | 양호 | 양호 | 미정 |  |  | Y |  | 2018-02-24 11:24 | 2018-02-24 11:10 | 2018-02-24 15:02 | 2018-02-24 14:37 | 48 | 25 | 14 | 194 | 232
A43874 | STB3D | 31 | 2018-02-24 | A |  | 6 | 0 |  | 6 | [5 empty] | 1143 | 6 |  | 4 | YES |  | 55 | 4 | YES |  | 양호 | 양호 | 양호 | 양호 | 양호 | 미정 |  |  | Y |  | 2018-02-24 15:46 | 2018-02-24 15:32 | 2018-02-24 19:18 | 2018-02-24 19:13 | 30 | 5 | 14 | 207 | 226 | AR-9.8
A43878 | STB3D | 31 | 2018-02-24 | A |  | 7 | 0 |  | 7 | [5 empty] | 1133 | 7 |  | 1 |  |  | 55 | 1 |  |  | 양호 | 양호 | 양호 | 양호 | 양호 | 미정 |  |  | Y |  | 2018-02-24 20:35 | 2018-02-24 20:24 | 2018-02-25 00:02 | 2018-02-24 23:44 | 66 | 18 | 11 | 189 | 218 | AR-9.8
A43882 | STB3D | 31 | 2018-02-24 | C |  | 8 | 0 |  | 8 |  |  | 윤호철 | 김웅철 |  | 1096 | 8 |  | 2 |  |  | 55 | 2 |  |  | 양호 | 양호 | 양호 | 양호 | 양호 | 미정 |  |  | Y |  | 2018-02-25 01:11 | 2018-02-25 00:54 | 2018-02-25 04:33 | 2018-02-25 04:17 | 52 | 16 | 17 | 186 | 219 | AR-9.8
A43886 | AE15B36C2 | 31 | 2018-02-24 | C |  | 9 | 0 |  | 9 |  |  | 윤호철 | 김웅철 |  | 1097 | 9 |  | 3 |  |  | 55 | 3 |  |  | 양호 | 양호 | 양호 | 양호 | 양호 | 미정 |  |  | Y |  | 2018-02-25 05:34 | 2018-02-25 05:15 | 2018-02-25 09:33 | 2018-02-25 09:16 | 42 | 17 | 19 | 223 | 258 | AR-10.8
B43874 | AE15B36C2 | 31 | 2018-02-25 | D |  | 10 | 0 |  | 10 |  |  | 송의섭 |  |  | 1087 | 10 |  | 4 | YES |  | 55 | 4 | YES |  | 양호 | 양호 | 양호 | 양호 | 양호 | 미정 |  |  | Y |  | 2018-02-25 10:33 | 2018-02-25 10:26 | 2018-02-25 13:52 | 2018-02-25 13:28 | 53 | 24 | 7 | 175 | 206
C42419 | AE1055M2 | 31 | 2018-02-25 | A |  | 11 | 0 |  | 11 | [5 empty] | 1054 | 11 |  | 1 |  |  | 55 | 1 |  |  | 양호 | 양호 | 양호 | 양호 | 양호 | 미정 |  |  | Y |  | 2018-02-25 14:25 | 2018-02-25 14:10 | 2018-02-25 17:40 | 2018-02-25 17:21 | 18 | 19 | 15 | 176 | 210
B43881 | 16MNCRS5HAM | 31 | 2018-02-25 | A |  | 12 | 0 |  | 12 |  |  | 강상완 |  |  | 1130 | 12 |  | 2 |  |  | 55 | 2 |  | O | 양호 | 양호 | 양호 | 양호 | 양호 | 미정 |  |  | Y |  | 2018-02-25 18:09 | 2018-02-25 17:58 | 2018-02-25 21:30 | 2018-02-25 21:13 | 18 | 17 | 11 | 184 | 212 | AR-9.65
B43885 | 16MNCRS5HAM | 31 | 2018-02-25 | C |  | 13 | 0 |  | 13 | [5 empty] | 1177 | 13 |  | 3 | YES |  | 55 | 3 | YES |  | 양호 | 양호 | 양호 | 양호 | 양호 | 미정 |  |  | Y |  | 2018-02-25 22:20 | 2018-02-25 22:06 | 2018-02-26 01:38 | 2018-02-26 01:13 | 36 | 25 | 14 | 173 | 212 | AR-9.5
B43889 | SM45C | 31 | 2018-02-25 | C |  | 14 | 0 |  | 14 |  |  | 최용선 |  |  | 1099 | 14 |  | 1 |  |  | 55 | 1 |  | O | 양호 | 양호 | 양호 | 양호 | 양호 | 미정 |  |  | Y |  | 2018-02-26 02:40 | 2018-02-26 02:20 | 2018-02-26 06:18 | 2018-02-26 05:51 | 42 | 27 | 20 | 192 | 238 | AR-9.95
A43910 | SNCM439P | 31 | 2018-02-26 | D |  | 15 | 0 |  | 15 | YES |  | 송의섭 |  |  | 1087 | 15 |  | 2 |  |  | 55 | 2 |  |  | 양호 | 양호 | 양호 | 양호 | 양호 | 미정 |  |  | Y |  | 2018-02-26 08:03 | 2018-02-26 07:46 | 2018-02-26 11:40 | 2018-02-26 11:00 | 88 | 40 | 17 | 177 | 234
A43914 | SCM440 | 31 | 2018-02-26 | B |  | 16 | 0 | 외삽1 | 1 |  |  | 장신일 |  |  | 1083 | 16 |  | 3 |  |  | 55 | 3 |  |  | 양호 | 양호 | 양호 | 양호 | 양호 | 미정 |  |  | Y |  | 2018-02-26 14:33 | 2018-02-26 14:10 | 2018-02-26 18:50 | 2018-02-26 18:11 | 150 | 39 | 23 | 218 | 280
B43904 | AE4140Q | 31 | 2018-02-26 | B |  | 17 | 0 |  | 2 |  |  |  | 우설식 |  | 1076 | 17 | YES | 4 | YES |  | 55 | 4 | YES |  | 양호 | 양호 | 양호 | 양호 | 양호 | 미정 |  |  | Y |  | 2018-02-26 20:10 | 2018-02-26 19:58 | 2018-02-26 23:58 | 2018-02-26 23:43 | 68 | 15 | 12 | 213 | 240 | AR-10.65
B43908 | KFMN438V | 31 | 2018-02-26 | C |  | 18 | 0 |  | 3 |  |  | 최용선 |  |  | 1095 | 1 |  | 1 |  |  | 55 | 1 |  |  | 양호 | 양호 | 양호 | 양호 | 양호 | 미정 |  |  | Y |  | 2018-02-27 00:57 | 2018-02-27 00:50 | 2018-02-27 04:25 | 2018-02-27 04:03 | 52 | 22 | 7 | 185 | 215 | AR-10.4
A43928 | STB2 | 31 | 2018-02-27 | D |  | 19 | 0 |  | 4 |  |  | 윤호철 | 김웅철 |  | 1087 | 2 |  | 2 |  |  | 55 | 2 |  |  | 양호 | 양호 | 양호 | 양호 | 양호 | 미정 |  |  | Y |  | 2018-02-27 06:16 | 2018-02-27 06:02 | 2018-02-27 09:25 | 2018-02-27 09:09 | 97 | 16 | 14 | 173 | 203
B43916 | SM45C | 31 | 2018-02-27 | D |  | 20 | 0 |  | 5 |  |  | 장신일 |  |  | 1087 | 3 |  | 3 |  |  | 55 | 3 |  |  | 양호 | 양호 | 양호 | 양호 | 양호 | 미정 |  |  | Y |  | 2018-02-27 11:02 | 2018-02-27 10:38 | 2018-02-27 14:32 | 2018-02-27 14:20 | 73 | 12 | 24 | 198 | 234
C42457 | AE15B36D | 31 | 2018-02-27 | B |  | 21 | 0 |  | 6 |  |  | 남문희 |  |  | 1097 | 4 |  | 1 |  |  | 55 | 1 |  | O | 양호 | 양호 | 양호 | 양호 | 양호 | 미정 |  |  | Y |  | 2018-02-27 16:55 | 2018-02-27 16:15 | 2018-02-27 20:20 | 2018-02-27 20:08 | 103 | 12 | 40 | 193 | 245
C42461 | AE15B36D2 | 31 | 2018-02-27 | B |  | 22 | 0 |  | 7 |  |  |  | 남문희 |  | 1089 | 5 |  | 2 |  |  | 55 | 2 |  |  | 양호 | 양호 | 양호 | 양호 | 양호 | 미정 |  |  | Y |  | 2018-02-27 21:27 | 2018-02-27 21:20 | 2018-02-28 00:55 | 2018-02-28 00:41 | 60 | 14 | 7 | 194 | 215
C42465 | AE15B36D2 | 31 | 2018-02-27 | C |  | 23 | 0 |  | 8 | [5 empty] | 1060 | 6 |  | 3 |  |  | 55 | 3 |  |  | 양호 | 양호 | 양호 | 양호 | 양호 | 미정 |  |  | Y |  | 2018-02-28 01:54 | 2018-02-28 01:40 | 2018-02-28 05:15 | 2018-02-28 05:05 | 45 | 10 | 14 | 191 | 215
C42469 | AE15B36D2 | 31 | 2018-02-28 | A |  | 24 | 0 |  | 9 | [5 empty] | 1091 | 7 |  | 4 | YES |  | 55 | 4 | YES |  | 양호 | 양호 | 양호 | 양호 | 양호 | 미정 |  |  | Y |  | 2018-02-28 06:17 | 2018-02-28 06:10 | 2018-02-28 09:45 | 2018-02-28 09:17 | 55 | 28 | 7 | 180 | 215
C42473 | AE15B36D2 | 31 | 2018-02-28 | A |  | 25 | 0 |  | 10 | [5 empty] | 1072 | 8 |  | 1 |  |  | 55 | 1 |  |  | 양호 | 양호 | 양호 | 양호 | 양호 | 미정 |  |  | Y |  | 2018-02-28 11:15 | 2018-02-28 10:45 | 2018-02-28 14:00 | 2018-02-28 13:51 | 60 | 9 | 30 | 156 | 195
C42477 | DCK45M2 | 31 | 2018-02-28 | B |  | 26 | 0 |  | 11 |  |  | 남문희 |  |  | 1084 | 9 |  | 2 |  |  | 55 | 2 |  |  | 양호 | 양호 | 양호 | 양호 | 양호 | 미정 |  |  | Y |  | 2018-02-28 15:57 | 2018-02-28 15:45 | 2018-02-28 19:50 | 2018-02-28 19:03 | 105 | 47 | 12 | 186 | 245
C42481 | DCK45M2 | 31 | 2018-02-28 | B |  | 27 | 0 |  | 12 |  |  | 남문희 |  |  | 1076 | 10 |  | 1 |  |  | 55 | 1 |  | O | 양호 | 양호 | 양호 | 양호 | 양호 | 미정 |  |  | Y |  | 2018-02-28 20:27 | 2018-02-28 20:15 | 2018-03-01 | 2018-02-28 23:31 | 25 | 29 | 12 | 184 | 225
C42485 | DCK45M2 | 31 | 2018-02-28 | C |  | 28 | 0 |  | 13 | YES |  |  |  |  | 1060 | 11 |  | 2 |  |  | 55 | 2 |  |  | 양호 | 양호 | 양호 | 양호 | 양호 | 미정 |  |  | Y |  | 2018-03-01 01:08 | 2018-03-01 00:40 | 2018-03-01 04:40 | 2018-03-01 04:11 | 40 | 29 | 28 | 183 | 240
C42489 | SM45C | 31 | 2018-02-28 | C |  | 29 | 0 | 외삽2 | 1 | [5 empty] | 1060 | 12 |  | 3 |  |  | 55 | 3 |  |  | 양호 | 양호 | 양호 | 양호 | 양호 | 미정 |  |  | Y |  | 2018-03-01 05:39 | 2018-03-01 05:30 | 2018-03-01 09:15 | 2018-03-01 08:38 | 50 | 37 | 9 | 179 | 225 | P/P교체, 170717-09-227, 잔존:300mm
C42493 | SCM415M1 | 31 | 2018-03-01 | A |  | 30 | 0 |  | 2 |  |  |  |  | 6791C62F2DD84D6CAFDCCDC352151537 | 1081 | 13 |  | 1 |  |  | 55 | 1 |  | O | 양호 | 양호 | 양호 | 양호 | 양호 | 미정 |  |  | INGOT |  | 2018-03-01 10:15 | 2018-03-01 09:55 | 2018-03-01 15:00 | 2018-03-01 13:30 | 40 | 90 | 20 | 195 | 305 | 11단 전체침식
C42497 | SM55CS1 | 31 | 2018-03-01 | B |  | 31 | 0 |  | 3 |  |  | 남문희 |  |  | 1097 | 14 |  | 2 |  |  | 55 | 2 |  |  | 양호 | 양호 | 양호 | 양호 | 양호 | 미정 |  |  | Y |  | 2018-03-01 15:14 | 2018-03-01 14:50 | 2018-03-01 19:10 | 2018-03-01 17:49 | 335 | 81 | 24 | 155 | 260
C42501 | SUP9DM | 31 | 2018-03-01 | B |  | 32 | 0 |  | 4 |  |  | 남문희 |  |  | 1089 | 15 |  | 3 |  |  | 55 | 3 |  |  | 양호 | 양호 | 양호 | 양호 | 양호 | 미정 |  |  | Y |  | 2018-03-01 20:21 | 2018-03-01 20:15 | 2018-03-01 23:30 | 2018-03-01 23:11 | 65 | 19 | 6 | 170 | 195
C42505 | SUP9DM | 31 | 2018-03-01 | D |  | 33 | 0 |  | 5 |  |  | 남태희 |  |  | 1101 | 16 |  | 4 | YES |  | 55 | 4 | YES |  | 양호 | 양호 | 양호 | 양호 | 양호 | 미정 |  |  | Y |  | 2018-03-02 00:51 | 2018-03-02 00:35 | 2018-03-02 03:55 | 2018-03-02 03:15 | 65 | 40 | 16 | 144 | 200
C42509 | SUP9DM | 31 | 2018-03-01 | D |  | 34 | 0 |  | 6 |  |  | 남태희 |  |  | 1101 | 17 |  | 1 |  |  | 55 | 1 |  |  | 양호 | 양호 | 양호 | 양호 | 양호 | 미정 |  |  | Y |  | 2018-03-02 05:12 | 2018-03-02 04:50 | 2018-03-02 08:40 | 2018-03-02 08:01 | 55 | 39 | 22 | 169 | 230
C42513 | SUP9DM | 31 | 2018-03-02 | A |  | 35 | 0 |  | 7 |  |  |  | 남태희 |  | 1083 | 18 |  | 2 |  |  | 55 | 2 |  |  | 양호 | 양호 | 양호 | 양호 | 양호 | 미정 |  |  | Y |  | 2018-03-02 09:44 | 2018-03-02 09:30 | 2018-03-02 13:10 | 2018-03-02 12:42 | 50 | 28 | 14 | 178 | 220
C42517 | SUP9DM | 31 | 2018-03-02 | B |  | 36 | 0 |  | 8 |  |  |  | 남태희 |  | 1082 | 19 |  | 3 |  |  | 55 | 3 |  |  | 양호 | 양호 | 양호 | 양호 | 양호 | 미정 |  |  | Y |  | 2018-03-02 14:31 | 2018-03-02 14:10 | 2018-03-02 17:55 | 2018-03-02 17:24 | 60 | 31 | 21 | 173 | 225
C42521 | SUP9DM | 31 | 2018-03-02 | B |  | 37 | 0 |  | 9 |  |  | 남문희 |  |  | 1072 | 20 | YES | 4 | YES |  | 55 | 4 | YES |  | 양호 | 양호 | 양호 | 양호 | 양호 | 미정 |  |  | Y |  | 2018-03-02 19:11 | 2018-03-02 18:55 | 2018-03-02 22:25 | 2018-03-02 22:08 | 60 | 17 | 16 | 177 | 210
C42525 | SM50CM | 31 | 2018-03-02 | D |  | 38 | 0 |  | 10 |  |  | 남태희 |  |  | 1101 | 1 |  | 1 |  |  | 55 | 1 |  |  | 양호 | 양호 | 양호 | 양호 | 양호 | 미정 |  |  | Y |  | 2018-03-02 23:45 | 2018-03-02 23:30 | 2018-03-03 02:55 | 2018-03-03 02:37 | 65 | 18 | 15 | 172 | 205 | W/B 310
C42529 | SM50CM | 31 | 2018-03-02 | D |  | 39 | 0 |  | 11 |  |  | 남태희 |  |  | 1101 | 2 |  | 2 |  |  | 55 | 2 |  |  | 양호 | 양호 | 양호 | 양호 | 양호 | 미정 |  |  | Y |  | 2018-03-03 05:15 | 2018-03-03 05:00 | 2018-03-03 08:40 | 2018-03-03 08:13 | 125 | 27 | 15 | 178 | 220
C42533 | SM50CM | 31 | 2018-03-03 | A |  | 40 | 0 |  | 12 | [5 empty] | 1081 | 3 |  | 3 |  |  | 55 | 3 |  |  | 양호 | 양호 | 양호 | 양호 | 양호 | 미정 |  |  | Y |  | 2018-03-03 09:44 | 2018-03-03 09:25 | 2018-03-03 13:08 | 2018-03-03 12:53 | 45 | 15 | 19 | 189 | 223
C42537 | SM50CM | 31 | 2018-03-03 | C |  | 41 | 0 |  | 13 | [5 empty] | 1060 | 4 |  | 4 | YES |  | 55 | 4 | YES |  | 양호 | 양호 | 양호 | 양호 | 양호 | 미정 |  |  | Y |  | 2018-03-03 14:12 | 2018-03-03 14:00 | 2018-03-03 18:05 | 2018-03-03 17:25 | 52 | 40 | 12 | 193 | 245
C42541 | AE6150M | 31 | 2018-03-03 | C |  | 42 | 0 |  | 14 | YES |  |  |  |  | 1060 | 5 |  | 1 |  |  | 55 | 1 |  |  | 양호 | 양호 | 양호 | 양호 | 양호 | 미정 |  |  | Y |  | 2018-03-03 19:20 | 2018-03-03 18:50 | 2018-03-03 22:20 | 2018-03-03 22:08 | 45 | 12 | 30 | 168 | 210
C42545 | SCM440HF | 31 | 2018-03-03 | D |  | 43 | 0 | 외삽3 | 1 |  |  | 남태희 |  |  | 1101 | 6 |  | 2 |  |  | 55 | 2 |  |  | 양호 | 양호 | 양호 | 양호 | 양호 | 미정 |  |  | Y |  | 2018-03-04 00:09 | 2018-03-03 23:50 | 2018-03-04 03:25 | 2018-03-04 03:02 | 90 | 23 | 19 | 172 | 215 | P/P교체 180117--10--171 잔존290
C42549 | SCM440HF | 31 | 2018-03-03 | D |  | 44 | 0 |  | 2 |  |  | 남태희 |  |  | 1101 | 7 |  | 3 | YES |  | 55 | 3 | YES |  | 양호 | 양호 | 양호 | 양호 | 양호 | 미정 |  |  | Y |  | 2018-03-04 04:48 | 2018-03-04 04:30 | 2018-03-04 08:05 | 2018-03-04 07:25 | 65 | 40 | 18 | 157 | 215
C42553 | SCM440HF | 31 | 2018-03-04 | A |  | 45 | 0 |  | 3 | [5 empty] | 1080 | 8 |  | 1 |  |  | 55 | 1 |  | O | 양호 | 양호 | 양호 | 양호 | 양호 | 미정 |  |  | Y |  | 2018-03-04 09:11 | 2018-03-04 08:50 | 2018-03-04 13:30 | 2018-03-04 12:52 | 45 | 38 | 21 | 221 | 280
C42557 | SM48CM1 | 31 | 2018-03-04 | C |  | 46 | 0 |  | 4 | [5 empty] | 1060 | 9 |  | 2 |  |  | 55 | 2 |  |  | 양호 | 양호 | 양호 | 양호 | 양호 | 미정 |  |  | Y |  | 2018-03-04 14:22 | 2018-03-04 14:10 | 2018-03-04 18:00 | 2018-03-04 17:23 | 40 | 37 | 12 | 181 | 230
C42561 | SM20CB | 31 | 2018-03-04 | C |  | 47 | 0 |  | 5 | [5 empty] | 1060 | 10 |  | 3 |  |  | 55 | 3 |  |  | 양호 | 양호 | 양호 | 양호 | 양호 | 미정 |  |  | Y |  | 2018-03-04 19:02 | 2018-03-04 18:40 | 2018-03-04 22:15 | 2018-03-04 21:54 | 40 | 21 | 22 | 172 | 215
C42565 | SM20C | 31 | 2018-03-04 | D |  | 48 | 0 |  | 6 |  |  | 남태희 |  |  | 1084 | 11 |  | 4 | YES |  | 55 | 4 | YES |  | 양호 | 양호 | 양호 | 양호 | 양호 | 미정 |  |  | Y |  | 2018-03-04 23:28 | 2018-03-04 22:55 | 2018-03-05 02:25 | 2018-03-05 02:07 | 40 | 18 | 33 | 159 | 210
C42570 | SCR415HA | 31 | 2018-03-04 | D |  | 49 | 0 |  | 7 |  |  | 남태희 |  |  | 1101 | 12 |  | 1 |  |  | 55 | 1 |  |  | 양호 | 양호 | 양호 | 양호 | 양호 | 미정 |  |  | Y |  | 2018-03-05 05:40 | 2018-03-05 05:15 | 2018-03-05 09:00 | 2018-03-05 08:42 | 170 | 18 | 25 | 183 | 225
C42574 | AE1050M2 | 31 | 2018-03-05 | B |  | 50 | 0 |  | 8 |  |  | 남문희 |  |  | 1093 | 13 |  | 2 |  |  | 55 | 2 |  |  | 양호 | 양호 | 양호 | 양호 | 양호 | 미정 |  |  | N | 1 | 2018-03-05 10:30 | 2018-03-05 10:15 | 2018-03-05 14:50 | 2018-03-05 14:33 | 75 | 17 | 15 | 243 | 275
C42578 | AE1050M2 | 31 | 2018-03-05 | C |  | 51 | 0 |  | 9 |  |  |  | 윤석재 |  | 1060 | 14 |  | 3 |  |  | 55 | 3 |  |  | 양호 | 양호 | 양호 | 양호 | 양호 | 미정 |  |  | Y |  | 2018-03-05 16:14 | 2018-03-05 15:50 | 2018-03-05 19:00 | 2018-03-05 18:48 | 60 | 12 | 24 | 154 | 190
C42582 | AE1050M2 | 31 | 2018-03-05 | C |  | 52 | 0 |  | 10 |  |  | 윤석재 |  |  | 1085 | 15 |  | 4 | YES |  | 55 | 4 | YES |  | 양호 | 양호 | 양호 | 양호 | 양호 | 미정 |  |  | Y |  | 2018-03-05 21:05 | 2018-03-05 20:50 | 2018-03-06 00:20 | 2018-03-06 00:09 | 110 | 11 | 15 | 184 | 210
C42586 | AE1050M2 | 31 | 2018-03-05 | D |  | 53 | 0 |  | 11 |  |  | 남태희 |  |  | 1101 | 16 |  | 1 |  |  | 55 | 1 |  |  | 양호 | 양호 | 양호 | 양호 | 양호 | 미정 |  |  | Y |  | 2018-03-06 01:36 | 2018-03-06 01:10 | 2018-03-06 04:40 | 2018-03-06 04:29 | 50 | 11 | 26 | 173 | 210
C42590 | SCM415C2 | 31 | 2018-03-05 | D |  | 54 | 0 |  | 12 | YES | 150 | 남태희 |  |  | 1101 | 17 | YES | 2 | YES |  | 55 | 2 | YES |  | 양호 | 양호 | 양호 | 양호 | 양호 | 미정 |  |  | INGOT |  | 2018-03-06 05:56 | 2018-03-06 05:25 | 2018-03-06 08:50 | 2018-03-06 08:33 | 45 | 17 | 31 | 157 | 205
C42591 | XC48 | 31 | 2018-03-07 | B |  | 55 | 0 | 외삽4 | 1 |  |  | 남문희 |  |  | 1099 | 1 |  | 1 |  |  | 55 | 1 |  | O | 양호 | 양호 | 양호 | 양호 | 양호 | 미정 |  |  | Y |  | 2018-03-07 06:16 | 2018-03-07 06:05 | 2018-03-07 10:25 | 2018-03-07 09:36 | 1275 | 49 | 11 | 200 | 260
C42595 | AE1030I | 31 | 2018-03-07 | B |  | 56 | 0 |  | 2 |  |  | 남문희 |  |  | 1091 | 2 |  | 2 |  |  | 55 | 2 |  |  | 양호 | 양호 | 양호 | 양호 | 양호 | 미정 |  |  | INGOT |  | 2018-03-07 11:35 | 2018-03-07 11:30 | 2018-03-07 14:15 | 2018-03-07 13:59 | 65 | 16 | 5 | 144 | 165
C42599 | SM45CS | 31 | 2018-03-07 | C |  | 57 | 0 |  | 3 | [5 empty] | 1060 | 3 |  | 3 | YES |  | 55 | 3 | YES |  | 양호 | 양호 | 양호 | 양호 | 양호 | 미정 |  |  | N | 2 | 2018-03-07 16:03 | 2018-03-07 15:45 | 2018-03-07 20:05 | 2018-03-07 19:41 | 90 | 24 | 18 | 218 | 260 | C3에서 자연개공안되어 강공(파이프2EA사용)실시하여 플레이트및 노즐 교체함
C42604 | SM48C | 31 | 2018-03-07 | C |  | 58 | 0 |  | 4 | [5 empty] | 1060 | 4 |  | 1 |  |  | 55 | 1 |  | O | 양호 | 양호 | 양호 | 양호 | 양호 | 미정 |  |  | Y |  | 2018-03-07 21:24 | 2018-03-07 21:20 | 2018-03-08 00:47 | 2018-03-08 00:39 | 75 | 8 | 4 | 194 | 207
C42608 | SM48C | 31 | 2018-03-07 | A |  | 59 | 0 |  | 5 | [5 empty] | 1074 | 5 |  | 2 |  |  | 55 | 2 |  |  | 양호 | 양호 | 양호 | 양호 | 양호 | 미정 |  |  | Y |  | 2018-03-08 01:32 | 2018-03-08 01:20 | 2018-03-08 04:50 | 2018-03-08 04:38 | 33 | 12 | 12 | 187 | 210
C42612 | SWRCH45 | 31 | 2018-03-08 | B |  | 60 | 0 |  | 6 | [5 empty] | 1077 | 6 |  | 3 |  |  | 55 | 3 |  |  | 양호 | 양호 | 양호 | 양호 | 양호 | 미정 |  |  | Y |  | 2018-03-08 06:18 | 2018-03-08 06:00 | 2018-03-08 10:05 | 2018-03-08 08:40 | 70 | 85 | 18 | 142 | 245
C42616 | KFMN425VM | 31 | 2018-03-08 | B |  | 61 | 0 |  | 7 |  |  | 남문희 |  |  | 1069 | 7 |  | 4 | YES |  | 55 | 4 | YES |  | 양호 | 양호 | 양호 | 양호 | 양호 | 미정 |  |  | Y |  | 2018-03-08 10:42 | 2018-03-08 10:35 | 2018-03-08 14:05 | 2018-03-08 13:30 | 30 | 35 | 7 | 168 | 210
C42620 | SM45C | 31 | 2018-03-08 | D |  | 62 | 0 |  | 8 | YES |  | 남태희 |  |  | 1101 | 8 |  | 1 |  |  | 55 | 1 |  |  | 양호 | 양호 | 양호 | 양호 | 양호 | 미정 |  |  | Y |  | 2018-03-08 15:17 | 2018-03-08 15:10 | 2018-03-08 18:15 | 2018-03-08 18:00 | 65 | 15 | 7 | 163 | 185
C42624 | SM45C | 31 | 2018-03-08 | D |  | 63 | 0 | 외삽5 | 1 |  |  | 남태희 |  |  | 1101 | 9 |  | 2 |  |  | 55 | 2 |  |  | 양호 | 양호 | 양호 | 양호 | 양호 | 미정 |  |  | Y |  | 2018-03-08 19:33 | 2018-03-08 19:20 | 2018-03-08 22:45 | 2018-03-08 22:10 | 65 | 35 | 13 | 157 | 205 | P/P 교체 180119--05--210 잔존155
C42628 | SM45C | 31 | 2018-03-08 | A |  | 64 | 0 |  | 2 |  |  | 남태희 |  |  | 1101 | 10 |  | 3 |  |  | 55 | 3 |  |  | 양호 | 양호 | 양호 | 양호 | 양호 | 미정 |  |  | Y |  | 2018-03-08 23:51 | 2018-03-08 23:22 | 2018-03-09 02:53 | 2018-03-09 02:20 | 37 | 33 | 29 | 149 | 211
C42632 | SA649 | 31 | 2018-03-08 | A |  | 65 | 0 |  | 3 |  |  | 남태희 |  |  | 1078 | 11 |  | 4 | YES |  | 55 | 4 | YES |  | 양호 | 양호 | 양호 | 양호 | 양호 | 미정 |  |  | INGOT |  | 2018-03-09 03:59 | 2018-03-09 03:30 | 2018-03-09 06:20 | 2018-03-09 06:07 | 37 | 13 | 29 | 128 | 170
C42636 | AE4140W | 31 | 2018-03-09 | B |  | 66 | 0 |  | 4 |  |  | 남문희 |  |  | 1085 | 12 |  | 1 |  |  | 55 | 1 |  |  | 양호 | 양호 | 양호 | 양호 | 양호 | 미정 |  |  | Y |  | 2018-03-09 09:07 | 2018-03-09 09:00 | 2018-03-09 13:05 | 2018-03-09 12:35 | 160 | 30 | 7 | 208 | 245
C42640 | AE4140W | 31 | 2018-03-09 | B |  | 67 | 0 |  | 5 |  |  | 남문희 |  |  | 1065 | 13 |  | 2 |  |  | 55 | 2 |  |  | 양호 | 양호 | 양호 | 양호 | 양호 | 미정 |  |  | Y |  | 2018-03-09 13:58 | 2018-03-09 13:55 | 2018-03-09 17:20 | 2018-03-09 16:48 | 50 | 32 | 3 | 170 | 205
C42643 | AE15B36D2 | 31 | 2018-03-09 | D |  | 68 | 6 |  | 6 |  |  | 남태희 | 남문희 |  | 1101 | 14 |  | 3 |  |  | 55 | 3 |  |  | 양호 | 양호 | 양호 | 양호 | 양호 | 미정 |  |  | Y |  | 2018-03-09 17:49 | 2018-03-09 17:30 | 2018-03-09 21:00 | 2018-03-09 20:43 | 10 | 17 | 19 | 174 | 210
C42647 | AE15B36D2 | 31 | 2018-03-09 | A |  | 69 | 0 |  | 7 |  |  | 남태희 |  |  | 1100 | 15 |  | 4 | YES |  | 55 | 4 | YES |  | 양호 | 양호 | 양호 | 양호 | 양호 | 미정 |  |  | Y |  | 2018-03-09 22:14 | 2018-03-09 22:05 | 2018-03-10 01:25 | 2018-03-10 00:59 | 65 | 26 | 9 | 166 | 200
C42651 | AE15B36D2 | 31 | 2018-03-09 | A |  | 70 | 0 |  | 8 | [5 empty] | 1088 | 16 |  | 1 |  |  | 55 | 1 |  |  | 양호 | 양호 | 양호 | 양호 | 양호 | 미정 |  |  | Y |  | 2018-03-10 02:14 | 2018-03-10 02:06 | 2018-03-10 05:30 | 2018-03-10 05:16 | 41 | 14 | 8 | 181 | 204
C42655 | AE15B36D2 | 31 | 2018-03-10 | C |  | 71 | 0 |  | 9 | [5 empty] | 1060 | 17 |  | 2 |  |  | 55 | 2 |  |  | 양호 | 양호 | 양호 | 양호 | 양호 | 미정 |  |  | Y |  | 2018-03-10 06:19 | 2018-03-10 06:15 | 2018-03-10 09:35 | 2018-03-10 09:25 | 45 | 10 | 4 | 186 | 200
C42659 | SCR435BM | 31 | 2018-03-10 | C |  | 72 | 0 |  | 10 | YES |  |  |  |  | 1060 | 18 | YES | 3 | YES |  | 55 | 3 | YES |  | 양호 | 양호 | 양호 | 양호 | 양호 | 미정 |  |  | Y |  | 2018-03-10 10:54 | 2018-03-10 10:35 | 2018-03-10 14:10 | 2018-03-10 13:48 | 60 | 22 | 19 | 174 | 215
C42663 | SCR435BM | 31 | 2018-03-10 | D |  | 73 | 0 | 외삽6 | 1 |  |  | 남태희 |  |  | 1088 | 1 |  | 1 |  |  | 55 | 1 |  | O | 양호 | 양호 | 양호 | 양호 | 양호 | 미정 |  |  | Y |  | 2018-03-10 15:17 | 2018-03-10 15:05 | 2018-03-10 18:40 | 2018-03-10 18:33 | 55 | 7 | 12 | 196 | 215 | W/B 잔존200 P/P 교체 180109--01---189 잔존185
C42667 | SUP9DM | 31 | 2018-03-10 | D |  | 74 | 0 |  | 2 |  |  | 남태희 |  |  | 1101 | 2 |  | 2 |  |  | 55 | 2 |  |  | 양호 | 양호 | 양호 | 양호 | 양호 | 미정 |  |  | Y |  | 2018-03-10 19:41 | 2018-03-10 19:25 | 2018-03-10 23:23 | 2018-03-10 23:07 | 45 | 16 | 16 | 206 | 238
C42671 | SUP9DM | 31 | 2018-03-10 | A |  | 75 | 0 |  | 3 | [5 empty] | 1088 | 3 |  | 3 |  |  | 55 | 3 |  |  | 양호 | 양호 | 양호 | 양호 | 양호 | 미정 |  |  | Y |  | 2018-03-11 00:26 | 2018-03-11 00:15 | 2018-03-11 03:40 | 2018-03-11 03:14 | 52 | 26 | 11 | 167 | 205
C42675 | SUP9DM | 31 | 2018-03-10 | A |  | 76 | 0 |  | 4 | [5 empty] | 1078 | 4 |  | 4 | YES |  | 55 | 4 | YES |  | 양호 | 양호 | 양호 | 양호 | 양호 | 미정 |  |  | Y |  | 2018-03-11 04:37 | 2018-03-11 04:30 | 2018-03-11 07:45 | 2018-03-11 07:27 | 50 | 18 | 7 | 170 | 195
C42679 | SUP9DM | 31 | 2018-03-11 | C |  | 77 | 0 |  | 5 | [5 empty] | 1060 | 5 |  | 1 |  |  | 55 | 1 |  |  | 양호 | 양호 | 양호 | 양호 | 양호 | 미정 |  |  | Y |  | 2018-03-11 09:03 | 2018-03-11 08:35 | 2018-03-11 12:25 | 2018-03-11 11:47 | 50 | 38 | 28 | 164 | 230 | 영구장돌출로 대보수 처리함
B44359 | AE1050 | 31 | 2018-03-21 | A | LADLE 대보수 첫회 | 1 | 0 | 내삽 | 1 |  |  | 강상완 |  |  | 1092 | 1 |  | 1 | YES |  | 55 | 1 | YES |  | 양호 | 양호 | 양호 | 양호 | 양호 | 미정 |  |  | Y |  | 2018-03-21 11:12 | 2018-03-21 10:40 | 2018-03-21 14:17 | 2018-03-21 13:52 | 14295 | 25 | 32 | 160 | 217 | P/P 180122-06(212) CN철피녹음 | 8 | 2018-03-18 13:00 | 2018-03-19 17:00 | 1680 | 748 | 1020 | 5 | 2018-03-20 10:00 | 2018-03-21 10:40 | 1480 | 1092 | 221 | 264 | 326 | 32
A44389 | SCM420HON | 31 | 2018-03-21 | B |  | 2 | 0 |  | 2 | [5 empty] | 1085 | 2 |  | 1 |  |  | 55 | 1 |  |  | 양호 | 양호 | 양호 | 양호 | 양호 | 미정 |  |  | Y |  | 2018-03-21 17:00 | 2018-03-21 16:40 | 2018-03-21 20:40 | 2018-03-21 20:26 | 143 | 14 | 20 | 206 | 240 | AR-10.2
A44393 | AE9254 | 31 | 2018-03-21 | B |  | 3 | 0 |  | 3 |  |  | 우설식 |  |  | 1087 | 3 |  | 2 |  |  | 55 | 2 |  |  | 양호 | 양호 | 양호 | 양호 | 양호 | 미정 |  |  | Y |  | 2018-03-21 22:20 | 2018-03-21 21:45 | 2018-03-22 01:30 | 2018-03-22 01:03 | 65 | 27 | 35 | 163 | 225 | AR-10.2
A44397 | AE9254 | 31 | 2018-03-21 | D |  | 4 | 0 |  | 4 |  |  | 송의섭 |  |  | 1086 | 4 |  | 3 |  |  | 55 | 3 |  |  | 양호 | 양호 | 양호 | 양호 | 양호 | 미정 |  |  | Y |  | 2018-03-22 02:45 | 2018-03-22 02:21 | 2018-03-22 05:35 | 2018-03-22 05:17 | 51 | 18 | 24 | 152 | 194
B44378 | SM45C | 31 | 2018-03-22 | A |  | 5 | 0 |  | 5 |  |  | 송의섭 |  |  | 1130 | 5 |  | 4 | YES |  | 55 | 4 | YES |  | 양호 | 양호 | 양호 | 양호 | 양호 | 미정 |  |  | Y |  | 2018-03-22 06:48 | 2018-03-22 06:18 | 2018-03-22 09:58 | 2018-03-22 09:41 | 43 | 17 | 30 | 173 | 220
B44382 | SM45C | 31 | 2018-03-22 | A |  | 6 | 0 |  | 6 | [5 empty] | 1130 | 6 |  | 1 |  |  | 55 | 1 |  |  | 양호 | 양호 | 양호 | 양호 | 양호 | 미정 |  |  | Y |  |  | 2018-03-22 10:32 | 2018-03-22 13:51 | 2018-03-22 13:39 | 34 | 12 |  |  | 199 | AR-10.1
B44386 | SM45C | 31 | 2018-03-22 | A |  | 7 | 0 |  | 7 |  |  | 윤석재 |  |  | 1128 | 7 |  | 2 |  |  | 55 | 2 |  |  | 양호 | 양호 | 양호 | 양호 | 양호 | 미정 |  |  | Y |  | 2018-03-22 14:44 | 2018-03-22 14:23 | 2018-03-22 17:57 | 2018-03-22 17:37 | 32 | 20 | 21 | 173 | 214 | AR-10.1
B44390 | SM45C | 31 | 2018-03-22 | B |  | 8 | 0 |  | 8 |  |  | 윤석재 | 우설식 |  | 1086 | 8 |  | 3 |  |  | 55 | 3 |  |  | 양호 | 양호 | 양호 | 양호 | 양호 | 미정 |  |  | Y |  | 2018-03-22 18:44 | 2018-03-22 18:23 | 2018-03-22 22:10 | 2018-03-22 21:42 | 26 | 28 | 21 | 178 | 227 | AR-10.5
B44394 | AE1548 | 31 | 2018-03-22 | D |  | 9 | 0 |  | 9 |  |  | 송의섭 |  |  | 1086 | 9 |  | 4 | YES |  | 55 | 4 | YES |  | 양호 | 양호 | 양호 | 양호 | 양호 | 미정 |  |  | Y |  | 2018-03-22 22:50 | 2018-03-22 22:38 | 2018-03-23 02:26 | 2018-03-23 02:11 | 28 | 15 | 12 | 201 | 228
B44398 | AE1548 | 31 | 2018-03-22 | D |  | 10 | 0 |  | 10 |  |  | 송의섭 |  |  | 1087 | 10 |  | 1 |  |  | 55 | 1 |  |  | 양호 | 양호 | 양호 | 양호 | 양호 | 미정 |  |  | Y |  | 2018-03-23 02:54 | 2018-03-23 02:47 | 2018-03-23 06:43 | 2018-03-23 06:24 | 21 | 19 | 7 | 210 | 236
B44402 | AE1548 | 31 | 2018-03-23 | A |  | 11 | 0 |  | 11 |  |  | 강상완 | 김민곤 |  | 1120 | 11 |  | 2 |  |  | 55 | 2 |  |  | 양호 | 양호 | 양호 | 양호 | 양호 | 미정 |  |  | Y |  | 2018-03-23 07:21 | 2018-03-23 07:05 | 2018-03-23 11:08 | 2018-03-23 10:54 | 22 | 14 | 16 | 213 | 243 | AR-10.0
B44406 | SMN430M8 | 31 | 2018-03-23 | A |  | 12 | 0 |  | 12 |  |  | 강상완 | 김민곤 |  | 1126 | 12 |  | 1 | YES |  | 65 | 1 | YES | O | 양호 | 양호 | 양호 | 양호 | 양호 | 미정 |  |  | INGOT |  | 2018-03-23 11:42 | 2018-03-23 11:20 | 2018-03-23 14:55 | 2018-03-23 14:40 | 12 | 15 | 22 | 178 | 215 | AR-10.6
C42936 | SM45C | 31 | 2018-03-23 | C |  | 13 | 0 |  | 13 | [5 empty] | 1060 | 13 |  | 1 |  |  | 55 | 1 |  | O | 양호 | 양호 | 양호 | 양호 | 양호 | 미정 |  |  | Y |  | 2018-03-23 16:36 | 2018-03-23 16:15 | 2018-03-23 19:45 | 2018-03-23 19:20 | 80 | 25 | 21 | 164 | 210 | AR:12.8
C42940 | SM45C | 31 | 2018-03-23 | C |  | 14 | 0 |  | 14 | [5 empty] | 1060 | 14 |  | 2 |  |  | 55 | 2 |  |  | 양호 | 양호 | 양호 | 양호 | 양호 | 미정 |  |  | Y |  | 2018-03-23 20:56 | 2018-03-23 20:40 | 2018-03-23 23:55 | 2018-03-23 23:47 | 55 | 8 | 16 | 171 | 195 | AR:13.0
C42944 | SM45C | 31 | 2018-03-23 | D |  | 15 | 0 |  | 15 |  |  | 남태희 |  |  | 1102 | 15 |  | 3 | YES |  | 55 | 3 | YES |  | 양호 | 양호 | 양호 | 양호 | 양호 | 미정 |  |  | Y |  | 2018-03-24 01:05 | 2018-03-24 00:40 | 2018-03-24 04:15 | 2018-03-24 04:03 | 45 | 12 | 25 | 178 | 215 | AR 13.4
C42948 | SM48CZ | 31 | 2018-03-23 | D |  | 16 | 0 |  | 16 | YES |  | 남태희 |  |  | 1101 | 16 |  | 1 |  |  | 55 | 1 |  | O | 양호 | 양호 | 양호 | 양호 | 양호 | 미정 |  |  | Y |  | 2018-03-24 05:14 | 2018-03-24 04:45 | 2018-03-24 08:25 | 2018-03-24 08:17 | 30 | 8 | 29 | 183 | 220 | AR 12.4
C42952 | 20MOCRS4HM | 31 | 2018-03-24 | A |  | 17 | 0 | 외삽1 | 1 |  |  | 남태희 | 장신일 |  | 1102 | 17 |  | 2 |  |  | 55 | 2 |  |  | 양호 | 양호 | 양호 | 양호 | 양호 | 미정 |  |  | Y |  | 2018-03-24 09:29 | 2018-03-24 09:05 | 2018-03-24 12:40 | 2018-03-24 12:18 | 40 | 22 | 24 | 169 | 215 | AR 13.5
C42956 | SBC70L | 31 | 2018-03-24 | C |  | 18 | 0 |  | 2 |  |  | 남태희 | 장신일 |  | 1060 | 18 |  | 3 |  |  | 55 | 3 |  |  | 양호 | 양호 | 양호 | 양호 | 양호 | 미정 |  |  | Y |  | 2018-03-24 14:12 | 2018-03-24 14:05 | 2018-03-24 18:10 | 2018-03-24 17:36 | 85 | 34 | 7 | 204 | 245 | AR:12.8
C42960 | SBC70L | 31 | 2018-03-24 | C |  | 19 | 0 |  | 3 | [5 empty] | 1060 | 19 | YES | 4 | YES |  | 55 | 4 | YES |  | 양호 | 양호 | 양호 | 양호 | 양호 | 미정 |  |  | Y |  | 2018-03-24 18:41 | 2018-03-24 18:30 | 2018-03-24 22:25 | 2018-03-24 22:17 | 20 | 8 | 11 | 217 | 235 | AR:11.7
C42964 | SBC70L | 31 | 2018-03-24 | D |  | 20 | 0 |  | 4 |  |  | 남태희 |  |  | 1101 | 1 |  | 1 |  |  | 55 | 1 |  | O | 양호 | 양호 | 양호 | 양호 | 양호 | 미정 |  |  | Y |  | 2018-03-24 23:30 | 2018-03-24 23:15 | 2018-03-25 03:05 | 2018-03-25 02:55 | 50 | 10 | 15 | 205 | 230 | AR 13.3 상부 잔존 270
C42968 | SBC70L | 31 | 2018-03-24 | D |  | 21 | 0 |  | 5 |  |  | 남태희 |  |  | 1101 | 2 |  | 2 |  |  | 55 | 2 |  |  | 양호 | 양호 | 양호 | 양호 | 양호 | 미정 |  |  | Y |  | 2018-03-25 03:47 | 2018-03-25 03:20 | 2018-03-25 06:30 | 2018-03-25 06:20 | 15 | 10 | 27 | 153 | 190 | AR 12.7
C43002 | SCM440J | 31 | 2018-03-25 | B |  | 22 | 0 |  | 6 |  |  | 남문희 |  |  | 1095 | 3 |  | 1 |  |  | 55 | 1 |  | O | 양호 | 양호 | 양호 | 양호 | 양호 | 미정 |  |  | Y |  | 2018-03-25 08:39 | 2018-03-25 08:25 | 2018-03-25 11:55 | 2018-03-25 11:29 | 115 | 26 | 14 | 170 | 210 | AR 11.7
C43006 | SCM440HF | 31 | 2018-03-25 | B |  | 23 | 0 |  | 7 |  |  | 남문희 |  |  | 1087 | 4 |  | 2 |  |  | 55 | 2 |  |  | 양호 | 양호 | 양호 | 양호 | 양호 | 미정 |  |  | Y |  | 2018-03-25 12:49 | 2018-03-25 12:35 | 2018-03-25 16:00 | 2018-03-25 15:49 | 40 | 11 | 14 | 180 | 205 | AR 13.7
C43010 | 20MNV6 | 31 | 2018-03-25 | C |  | 24 | 0 |  | 8 | [5 empty] | 1060 | 5 |  | 3 |  |  | 55 | 3 |  |  | 양호 | 양호 | 양호 | 양호 | 양호 | 미정 |  |  | Y |  | 2018-03-25 17:41 | 2018-03-25 17:30 | 2018-03-25 21:00 | 2018-03-25 20:54 | 90 | 6 | 11 | 192 | 210 | AR:12.9
C43014 | 20MNV6 | 31 | 2018-03-25 | D |  | 25 | 0 |  | 9 | [5 empty] | 1060 | 6 |  | 4 | YES |  | 55 | 4 | YES |  | 양호 | 양호 | 양호 | 양호 | 양호 | 미정 |  |  | Y |  | 2018-03-25 22:10 | 2018-03-25 21:55 | 2018-03-26 01:30 | 2018-03-26 01:21 | 55 | 9 | 15 | 191 | 215 | AR:13.5
C43018 | 20MNV6 | 31 | 2018-03-25 | D |  | 26 | 0 |  | 10 |  |  | 남태희 |  |  | 1102 | 7 |  | 1 |  |  | 55 | 1 |  |  | 양호 | 양호 | 양호 | 양호 | 양호 | 미정 |  |  | Y |  | 2018-03-26 02:39 | 2018-03-26 02:20 | 2018-03-26 06:05 | 2018-03-26 05:56 | 50 | 9 | 19 | 197 | 225 | AR 14.3
C43022 | SNCM8I | 31 | 2018-03-26 | B |  | 27 | 0 |  | 11 |  |  |  | 남문희 |  | 1099 | 8 |  | 2 |  |  | 55 | 2 |  |  | 양호 | 양호 | 양호 | 양호 | 양호 | 미정 |  |  | INGOT |  | 2018-03-26 07:19 | 2018-03-26 07:00 | 2018-03-26 09:40 | 2018-03-26 09:47 | 55 | -7 | 19 | 148 | 160 | AR13.5
C43025 | SCM420HT | 31 | 2018-03-26 | B |  | 28 | 0 |  | 12 | YES |  |  | 남문희 |  | 1076 | 9 |  | 3 | YES |  | 55 | 3 | YES |  | 양호 | 양호 | 양호 | 양호 | 양호 | 미정 |  |  | Y |  | 2018-03-26 11:16 | 2018-03-26 11:00 | 2018-03-26 14:35 | 2018-03-26 14:08 | 80 | 27 | 16 | 172 | 215 | AR-12.8
C43029 | SCM420HT | 31 | 2018-03-26 | C |  | 29 | 0 | 외삽2 | 1 | [5 empty] | 1060 | 10 |  | 1 |  |  | 55 | 1 |  | O | 양호 | 양호 | 양호 | 양호 | 양호 | 미정 |  |  | Y |  | 2018-03-26 15:40 | 2018-03-26 15:25 | 2018-03-26 19:00 | 2018-03-26 18:29 | 50 | 31 | 15 | 169 | 215 | P/P교체, 180110-03-218, 잔존:250mm
C43033 | SCM420HT | 31 | 2018-03-26 | C |  | 30 | 0 |  | 2 | [5 empty] | 1060 | 11 |  | 2 |  |  | 55 | 2 |  |  | 양호 | 양호 | 양호 | 양호 | 양호 | 미정 |  |  | Y |  | 2018-03-26 20:04 | 2018-03-26 19:50 | 2018-03-26 23:15 | 2018-03-26 22:53 | 50 | 22 | 14 | 170 | 205 | AR:13.5
C43037 | AE15B36C2 | 31 | 2018-03-26 | A |  | 31 | 0 |  | 3 | [5 empty] | 1062 | 12 |  | 3 |  |  | 55 | 3 |  |  | 양호 | 양호 | 양호 | 양호 | 양호 | 미정 |  |  | Y |  | 2018-03-27 01:12 | 2018-03-27 01:00 | 2018-03-27 04:25 | 2018-03-27 04:08 | 105 | 17 | 12 | 177 | 205 | 12.0
C43041 | AE15B36C2 | 31 | 2018-03-26 | A |  | 32 | 0 |  | 4 | [5 empty] | 1076 | 13 |  | 4 |  |  | 55 | 4 |  |  | 양호 | 양호 | 양호 | 양호 | 양호 | 미정 |  |  | Y |  | 2018-03-27 05:21 | 2018-03-27 05:00 | 2018-03-27 09:00 | 2018-03-27 08:36 | 35 | 24 | 21 | 195 | 240
C43045 | AE15B36C2 | 31 | 2018-03-27 | B |  | 33 | 0 |  | 5 |  |  | 남문희 |  |  | 1071 | 14 |  | 1 |  |  | 55 | 1 |  |  | 양호 | 양호 | 양호 | 양호 | 양호 | 미정 |  |  | Y |  | 2018-03-27 09:41 | 2018-03-27 09:30 | 2018-03-27 13:20 | 2018-03-27 13:02 | 30 | 18 | 11 | 201 | 230 | 12.9
C43049 | AE15B36C2 | 31 | 2018-03-27 | C |  | 34 | 0 |  | 6 |  |  | 남문희 |  |  | 1060 | 15 |  | 2 |  |  | 55 | 2 |  |  | 양호 | 양호 | 양호 | 양호 | 양호 | 미정 |  |  | Y |  | 2018-03-27 15:56 | 2018-03-27 15:35 | 2018-03-27 19:00 | 2018-03-27 18:42 | 135 | 18 | 21 | 167 | 205 | 12.8
C43053 | AE15B36C2 | 31 | 2018-03-27 | C |  | 35 | 0 |  | 7 | [5 empty] | 1060 | 16 |  | 3 | YES |  | 55 | 3 | YES |  | 양호 | 양호 | 양호 | 양호 | 양호 | 미정 |  |  | Y |  | 2018-03-27 20:14 | 2018-03-27 20:10 | 2018-03-27 23:25 | 2018-03-27 23:12 | 70 | 13 | 4 | 178 | 195 | 12.8
C43057 | SM50CM3 | 31 | 2018-03-27 | A |  | 36 | 0 |  | 8 | [5 empty] | 1088 | 17 |  | 1 |  |  | 55 | 1 |  | O | 양호 | 양호 | 양호 | 양호 | 양호 | 미정 |  |  | Y |  | 2018-03-28 01:30 | 2018-03-28 01:15 | 2018-03-28 04:35 | 2018-03-28 04:09 | 110 | 26 | 15 | 159 | 200 | 12.4
C43061 | DCK45M2 | 31 | 2018-03-27 | A |  | 37 | 0 |  | 9 | [5 empty] | 1055 | 18 |  | 2 |  |  | 55 | 2 |  |  | 양호 | 양호 | 양호 | 양호 | 양호 | 미정 |  |  | Y |  | 2018-03-28 05:57 | 2018-03-28 05:30 | 2018-03-28 09:25 | 2018-03-28 09:09 | 55 | 16 | 27 | 192 | 235 | 12.8
C43065 | DCK45M2 | 31 | 2018-03-28 | B |  | 38 | 0 |  | 10 |  |  | 남문희 |  |  | 1069 | 19 | YES | 3 | YES |  | 55 | 3 | YES |  | 양호 | 양호 | 양호 | 양호 | 양호 | 미정 |  |  | Y |  | 2018-03-28 10:26 | 2018-03-28 10:20 | 2018-03-28 14:00 | 2018-03-28 13:32 | 55 | 28 | 6 | 186 | 220 | 13.2
C43069 | SNCM26V | 31 | 2018-03-28 | D |  | 39 | 0 |  | 11 | YES |  | 남태희 |  |  | 1101 | 1 |  | 1 |  |  | 55 | 1 |  | O | 양호 | 양호 | 양호 | 양호 | 양호 | 미정 |  |  | INGOT |  | 2018-03-28 15:19 | 2018-03-28 15:10 | 2018-03-28 17:45 | 2018-03-28 17:32 | 70 | 13 | 9 | 133 | 155 | AR12.9 W/B210 S/B148 정도 4시---8시방향
C43073 | SM45C | 31 | 2018-03-28 | D |  | 40 | 0 | 외삽3 | 1 |  |  | 남태희 |  |  | 1102 | 2 |  | 2 |  |  | 55 | 2 |  |  | 양호 | 양호 | 양호 | 양호 | 양호 | 미정 |  |  | Y |  | 2018-03-28 19:54 | 2018-03-28 19:30 | 2018-03-28 23:00 | 2018-03-28 22:42 | 105 | 18 | 24 | 168 | 210 | S/B148 정도 4시---8시방향
C43077 | SM45C | 31 | 2018-03-28 | A |  | 41 | 0 |  | 2 | [5 empty] | 1088 | 3 |  | 3 |  |  | 55 | 3 |  |  | 양호 | 양호 | 양호 | 양호 | 양호 | 미정 |  |  | Y |  | 2018-03-29 00:08 | 2018-03-28 23:50 | 2018-03-29 03:15 | 2018-03-29 02:51 | 50 | 24 | 18 | 163 | 205 | AR-13.5
C43081 | SM45C | 31 | 2018-03-28 | A |  | 42 | 0 |  | 3 | [5 empty] | 1085 | 4 |  | 4 | YES |  | 55 | 4 | YES |  | 양호 | 양호 | 양호 | 양호 | 양호 | 미정 |  |  | Y |  | 2018-03-29 03:59 | 2018-03-29 03:50 | 2018-03-29 07:40 | 2018-03-29 07:06 | 35 | 34 | 9 | 188 | 230 | AR-13.5
C43085 | SM45C | 31 | 2018-03-29 | B |  | 43 | 0 |  | 4 |  |  | 남문희 |  |  | 1084 | 5 |  | 1 |  |  | 55 | 1 |  |  | 양호 | 양호 | 양호 | 양호 | 양호 | 미정 |  |  | Y |  | 2018-03-29 07:58 | 2018-03-29 07:55 | 2018-03-29 11:50 | 2018-03-29 11:26 | 15 | 24 | 3 | 208 | 235 | 13.0
C43089 | SCR420HB | 31 | 2018-03-29 | B |  | 44 | 0 |  | 5 |  |  | 남문희 |  |  | 1092 | 6 |  | 2 |  |  | 55 | 2 |  |  | 양호 | 양호 | 양호 | 양호 | 양호 | 미정 |  |  | Y |  | 2018-03-29 13:09 | 2018-03-29 13:00 | 2018-03-29 16:25 | 2018-03-29 15:51 | 70 | 34 | 9 | 163 | 205
C43093 | AE15B36D2 | 31 | 2018-03-29 | D |  | 45 | 0 |  | 6 |  |  | 남태희 |  |  | 1101 | 7 |  | 3 |  |  | 55 | 3 |  |  | 양호 | 양호 | 양호 | 양호 | 양호 | 미정 |  |  | Y |  | 2018-03-29 17:39 | 2018-03-29 17:30 | 2018-03-29 20:40 | 2018-03-29 20:28 | 65 | 12 | 9 | 169 | 190
C43097 | AE15B36D2 | 31 | 2018-03-29 | A |  | 46 | 0 |  | 7 |  |  | 남태희 |  |  | 1100 | 8 |  | 4 | YES |  | 55 | 4 | YES |  | 양호 | 양호 | 양호 | 양호 | 양호 | 미정 |  |  | Y |  | 2018-03-29 22:12 | 2018-03-29 22:00 | 2018-03-30 01:45 | 2018-03-30 01:07 | 80 | 38 | 12 | 175 | 225 | AR-13.2
C43101 | AE15B36D2 | 31 | 2018-03-29 | A |  | 47 | 0 |  | 8 | YES |  |  |  |  | 1078 | 9 |  | 1 |  |  | 55 | 1 |  |  | 양호 | 양호 | 양호 | 양호 | 양호 | 미정 |  |  | Y |  | 2018-03-30 02:35 | 2018-03-30 02:25 | 2018-03-30 05:55 | 2018-03-30 05:36 | 40 | 19 | 10 | 181 | 210 | AR-13.1
C43105 | AE15B36D2 | 31 | 2018-03-30 | C |  | 48 | 0 | 외삽4 | 1 | [5 empty] | 1060 | 10 |  | 2 |  |  | 55 | 2 |  |  | 양호 | 양호 | 양호 | 양호 | 양호 | 미정 |  |  | N | 1 | 2018-03-30 06:39 | 2018-03-30 06:30 | 2018-03-30 13:10 | 2018-03-30 13:00 | 35 | 10 | 9 | 380 | 400 | P/P교체, 180126-04-212, 잔존:150mm
C43110 | AE15B38M | 31 | 2018-03-30 | D |  | 49 | 0 |  | 2 | [5 empty] | 1060 | 11 |  | 3 |  |  | 55 | 3 |  |  | 양호 | 양호 | 양호 | 양호 | 양호 | 미정 |  |  | Y |  | 2018-03-30 13:58 | 2018-03-30 13:50 | 2018-03-30 18:05 | 2018-03-30 17:23 | 40 | 42 | 8 | 205 | 255
A44582 | AE15B38M | 31 | 2018-03-30 | D |  | 50 | 0 |  | 3 |  |  | 송의섭 |  |  | 1086 | 12 |  | 4 | YES |  | 55 | 4 | YES |  | 양호 | 양호 | 양호 | 양호 | 양호 | 미정 |  |  | Y |  | 2018-03-30 18:50 | 2018-03-30 18:15 | 2018-03-30 22:18 | 2018-03-30 21:59 | 10 | 19 | 35 | 188 | 243
B44563 | AE4140Q | 31 | 2018-03-30 | A |  | 51 | 0 |  | 4 | [5 empty] | 1112 | 13 |  | 1 |  |  | 55 | 1 |  |  | 양호 | 양호 | 양호 | 양호 | 양호 | 미정 |  |  | Y |  | 2018-03-30 22:49 | 2018-03-30 22:34 | 2018-03-31 02:13 | 2018-03-31 02:00 | 16 | 13 | 15 | 191 | 219 | AR-10.7
B44567 | AE4140MB | 31 | 2018-03-30 | A |  | 52 | 0 |  | 5 |  |  | 강상완 | 김민곤 |  | 1126 | 14 |  | 2 |  |  | 55 | 2 |  |  | 양호 | 양호 | 양호 | 양호 | 양호 | 미정 |  |  | Y |  | 2018-03-31 03:07 | 2018-03-31 02:54 | 2018-03-31 06:30 | 2018-03-31 06:15 | 41 | 15 | 13 | 188 | 216 | AR-9.9
B44571 | AE4140MB2 | 31 | 2018-03-31 | C |  | 53 | 0 |  | 6 |  |  | 강상완 |  |  | 1095 | 15 |  | 3 |  |  | 55 | 3 |  |  | 양호 | 양호 | 양호 | 양호 | 양호 | 미정 |  |  | Y |  | 2018-03-31 07:31 | 2018-03-31 07:18 | 2018-03-31 12:00 | 2018-03-31 10:46 | 48 | 74 | 13 | 194 | 282 | AR-10.6
B44575 | SM18CM6 | 31 | 2018-03-31 | C |  | 54 | 0 |  | 7 |  |  | 강상완 |  |  | 1072 | 16 |  | 4 | YES |  | 55 | 4 | YES |  | 양호 | 양호 | 양호 | 양호 | 양호 | 미정 |  |  | Y |  | 2018-03-31 12:32 | 2018-03-31 12:16 | 2018-03-31 15:37 | 2018-03-31 15:21 | 16 | 16 | 16 | 168 | 201 | AR-8.9
B44579 | SM18CM6 | 31 | 2018-03-31 | D |  | 55 | 0 |  | 8 |  |  |  | 김웅철 |  | 1089 | 17 |  | 1 |  |  | 55 | 1 |  |  | 양호 | 양호 | 양호 | 양호 | 양호 | 미정 |  |  | Y |  | 2018-03-31 16:51 | 2018-03-31 16:26 | 2018-03-31 19:57 | 2018-03-31 19:38 | 49 | 19 | 25 | 167 | 211
A44606 | STB2 | 31 | 2018-03-31 | D |  | 56 | 0 |  | 9 | YES | 150 |  | 김웅철 |  | 1087 | 18 |  | 2 |  |  | 55 | 2 |  |  | 양호 | 양호 | 양호 | 양호 | 양호 | 미정 |  |  | Y |  | 2018-03-31 20:16 | 2018-03-31 20:08 | 2018-03-31 23:20 | 2018-03-31 23:17 | 11 | 3 | 8 | 181 | 192
A44610 | STB2 | 31 | 2018-03-31 | B |  | 57 | 0 | 외삽5 | 1 |  |  | 윤석재 |  |  | 1073 | 19 |  | 3 |  |  | 55 | 3 |  |  | 양호 | 양호 | 양호 | 양호 | 양호 | 미정 |  |  | Y |  | 2018-04-01 00:36 | 2018-04-01 00:10 | 2018-04-01 03:38 | 2018-04-01 03:20 | 50 | 18 | 26 | 164 | 208 | P/P180122-09 (212)
A44614 | STB2 | 31 | 2018-03-31 | B |  | 58 | 0 |  | 2 |  |  | 우설식 |  |  | 1090 | 20 | YES | 4 | YES |  | 55 | 4 | YES |  | 양호 | 양호 | 양호 | 양호 | 양호 | 미정 |  |  | Y |  | 2018-04-01 04:36 | 2018-04-01 04:10 | 2018-04-01 07:50 | 2018-04-01 07:36 | 32 | 14 | 26 | 180 | 220 | AR 10.5
C41360 | S43BCH | 32 | 2018-01-01 | B |  | 65 | 0 |  | 6 |  |  | 남문희 | 장신일 |  | 1095 | 6 |  | 2 |  |  | 55 | 2 |  |  | 양호 | 양호 | 양호 | 양호 | 양호 | 미정 |  |  | Y |  | 2018-01-01 08:25 | 2018-01-01 08:02 | 2018-01-01 11:38 | 2018-01-01 11:27 | 42 | 11 | 23 | 183 | 216
C41364 | S43BCH2 | 32 | 2018-01-01 | B |  | 66 | 0 |  | 7 | YES |  | 장신일 | 남문희 |  | 1089 | 7 |  | 3 | YES |  | 55 | 3 | YES |  | 양호 | 양호 | 양호 | 양호 | 양호 | 미정 |  |  | Y |  | 2018-01-01 12:30 | 2018-01-01 12:20 | 2018-01-01 16:00 | 2018-01-01 15:50 | 42 | 10 | 10 | 200 | 220
C41368 | SUP9DM | 32 | 2018-01-01 | C |  | 67 | 0 |  | 1 |  |  |  | 김웅철 |  | 1060 | 8 |  | 1 |  |  | 55 | 1 |  | O | 양호 | 양호 | 양호 | 양호 | 양호 | 미정 |  |  | N | 1 | 2018-01-01 17:11 | 2018-01-01 16:55 | 2018-01-01 20:45 | 2018-01-01 20:25 | 55 | 20 | 16 | 194 | 230 | P/P교체, 171122-06-229, 잔존:150mm
C41372 | SUP9DM | 32 | 2018-01-01 | C |  | 68 | 0 |  | 2 |  |  |  | 김웅철 |  | 1060 | 9 |  | 2 |  |  | 55 | 2 |  |  | 양호 | 양호 | 양호 | 양호 | 양호 | 미정 |  |  | Y |  | 2018-01-01 21:51 | 2018-01-01 21:35 | 2018-01-02 01:10 | 2018-01-02 00:39 | 50 | 31 | 16 | 167 | 215
C41376 | SUP9DM | 32 | 2018-01-01 | A |  | 69 | 0 |  | 3 | [5 empty] | 1077 | 10 |  | 3 |  |  | 55 | 3 |  |  | 양호 | 양호 | 양호 | 양호 | 양호 | 미정 |  |  | Y |  | 2018-01-02 02:07 | 2018-01-02 01:50 | 2018-01-02 05:20 | 2018-01-02 04:51 | 40 | 29 | 17 | 164 | 210
C41380 | SUP9DM | 32 | 2018-01-02 | B |  | 70 | 0 |  | 4 | [5 empty] | 1066 | 11 |  | 4 |  |  | 55 | 4 |  |  | 양호 | 양호 | 양호 | 양호 | 양호 | 미정 |  |  | Y |  | 2018-01-02 06:12 | 2018-01-02 06:05 | 2018-01-02 10:25 | 2018-01-02 09:11 | 45 | 74 | 7 | 179 | 260
C41384 | SUP9DM | 32 | 2018-01-02 | B |  | 71 | 0 |  | 5 |  |  | 남문희 |  |  | 1071 | 12 |  | 1 |  |  | 55 | 1 |  |  | 양호 | 양호 | 양호 | 양호 | 양호 | 미정 |  |  | Y |  | 2018-01-02 10:46 | 2018-01-02 10:25 | 2018-01-02 13:50 | 2018-01-02 13:25 | 0 | 25 | 21 | 159 | 205
C41388 | SUP9DM | 32 | 2018-01-02 | C |  | 72 | 0 |  | 6 |  |  | 윤호철 | 김웅철 |  | 1091 | 13 |  | 2 |  |  | 55 | 2 |  |  | 양호 | 양호 | 양호 | 양호 | 양호 | 미정 |  |  | Y |  | 2018-01-02 15:00 | 2018-01-02 14:40 | 2018-01-02 18:10 | 2018-01-02 17:53 | 50 | 17 | 20 | 173 | 210
C41392 | SUP9DM | 32 | 2018-01-02 | C |  | 73 | 0 |  | 7 |  |  | 윤호철 | 김웅철 |  | 1085 | 14 |  | 3 | YES |  | 55 | 3 | YES |  | 양호 | 양호 | 양호 | 양호 | 양호 | 미정 |  |  | Y |  | 2018-01-02 19:14 | 2018-01-02 18:50 | 2018-01-02 22:40 | 2018-01-02 22:11 | 40 | 29 | 24 | 177 | 230
C41393 | SUP9DM | 32 | 2018-01-02 | A |  | 74 | 0 |  | 8 | [5 empty] | 1088 | 15 |  | 1 |  |  | 55 | 1 |  | O | 양호 | 양호 | 양호 | 양호 | 양호 | 미정 |  |  | Y |  | 2018-01-02 20:22 | 2018-01-02 23:40 | 2018-01-03 03:00 | 2018-01-03 02:31 | 60 | 29 | -198 | 369 | 200
C41398 | SUP9DM | 32 | 2018-01-02 | A |  | 75 | 0 |  | 9 | [5 empty] | 1076 | 16 |  | 2 |  |  | 55 | 2 |  |  | 양호 | 양호 | 양호 | 양호 | 양호 | 미정 |  |  | Y |  | 2018-01-03 04:01 | 2018-01-03 03:45 | 2018-01-03 08:05 | 2018-01-03 07:05 | 45 | 60 | 16 | 184 | 260
C41402 | SM45C | 32 | 2018-01-03 | B |  | 76 | 0 |  | 10 | YES | 150 | 남문희 |  |  | 1066 | 17 |  | 3 |  |  | 55 | 3 |  |  | 양호 | 양호 | 양호 | 양호 | 양호 | 미정 |  |  | Y |  | 2018-01-03 09:04 | 2018-01-03 08:55 | 2018-01-03 13:05 | 2018-01-03 12:38 | 50 | 27 | 9 | 214 | 250
C41406 | 18CRNIMO7HI | 32 | 2018-01-03 | B |  | 77 | 0 |  | 1 |  |  | 남문희 |  |  | 1077 | 18 | YES | 4 |  |  | 55 | 4 |  |  | 양호 | 양호 | 양호 | 양호 | 양호 | 미정 |  |  | INGOT |  | 2018-01-03 13:36 | 2018-01-03 13:25 | 2018-01-03 16:45 | 2018-01-03 15:59 | 20 | 46 | 11 | 143 | 200
C41410 | SM43C | 32 | 2018-01-03 | D |  | 78 | 0 |  | 2 |  |  | 남태희 |  |  | 1101 | 1 |  | 1 |  |  | 55 | 1 |  |  | 양호 | 양호 | 양호 | 양호 | 양호 | 미정 |  |  | Y |  | 2018-01-03 18:24 | 2018-01-03 18:05 | 2018-01-03 21:15 | 2018-01-03 20:49 | 80 | 26 | 19 | 145 | 190 | W/B잔존170
C41414 | SM45CB | 32 | 2018-01-03 | A |  | 79 | 0 |  | 3 |  |  | 남태희 |  |  | 1076 | 2 |  | 2 |  |  | 55 | 2 |  |  | 양호 | 양호 | 양호 | 양호 | 양호 | 미정 |  |  | Y |  | 2018-01-03 22:44 | 2018-01-03 22:25 | 2018-01-04 02:00 | 2018-01-04 01:23 | 70 | 37 | 19 | 158 | 215
C41418 | SM45C | 32 | 2018-01-03 | A |  | 80 | 0 |  | 4 |  |  |  | 남태희 |  | 1074 | 3 |  | 3 | YES |  | 55 | 3 | YES |  | 양호 | 양호 | 양호 | 양호 | 양호 | 미정 |  |  | Y |  | 2018-01-04 02:55 | 2018-01-04 02:45 | 2018-01-04 06:15 | 2018-01-04 05:49 | 45 | 26 | 10 | 174 | 210
C41422 | SM45C | 32 | 2018-01-04 | B |  | 81 | 0 |  | 5 |  |  | 남문희 |  |  | 1060 | 4 |  | 1 |  |  | 55 | 1 |  | O | 양호 | 양호 | 양호 | 양호 | 양호 | 미정 |  |  | Y |  | 2018-01-04 07:18 | 2018-01-04 07:00 | 2018-01-04 11:10 | 2018-01-04 10:03 | 45 | 67 | 18 | 165 | 250
C41426 | AE1141M | 32 | 2018-01-04 | B |  | 82 | 0 |  | 6 |  |  | 남문희 |  |  | 1071 | 5 |  | 2 | YES |  | 55 | 2 | YES |  | 양호 | 양호 | 양호 | 양호 | 양호 | 미정 |  |  | Y |  | 2018-01-04 12:02 | 2018-01-04 11:40 | 2018-01-04 15:40 | 2018-01-04 15:36 | 30 | 5 | 22 | 213 | 240
C41430 | 18CRNIMO7HI | 32 | 2018-01-04 | D |  | 83 | 0 |  | 7 |  |  | 남태희 |  |  | 1101 | 6 |  | 1 |  |  | 65 | 1 |  | O | 양호 | 양호 | 양호 | 양호 | 양호 | 미정 |  |  | INGOT |  | 2018-01-04 16:55 | 2018-01-04 16:35 | 2018-01-04 20:30 | 2018-01-04 19:41 | 55 | 49 | 20 | 166 | 235
C41434 | SCR420H1V | 32 | 2018-01-04 | D |  | 84 | 0 |  | 8 |  |  | 남태희 |  |  | 1101 | 7 |  | 2 |  |  | 65 | 2 |  |  | 양호 | 양호 | 양호 | 양호 | 양호 | 미정 |  |  | Y |  | 2018-01-04 21:44 | 2018-01-04 21:35 | 2018-01-05 01:00 | 2018-01-05 00:21 | 65 | 39 | 9 | 158 | 205 | 과침식으로 보수처리
B42985 | SM45C | 32 | 2018-01-11 | A | LADLE 대보수 첫회 | 1 | 0 |  | 1 |  |  | 송의섭 |  |  | 1012 | 1 |  | 1 |  |  | 55 | 1 |  |  | 양호 | 양호 | 양호 | 양호 | 양호 | 미정 |  |  | Y |  | 2018-01-11 14:04 | 2018-01-11 13:55 | 2018-01-11 17:22 | 2018-01-11 17:04 | 9415 | 18 | 9 | 180 | 207 | P/P 170831-09(170) | 7 | 2018-01-09 22:10 | 2018-01-11 08:00 | 2030 |  | 30 | 4 | 2018-01-11 08:30 | 2018-01-11 13:55 | 325 | 1012 | 144 | 192 | 254 | 9
A43016 | SM48CH | 32 | 2018-01-11 | A |  | 2 | 0 |  | 2 |  |  | 송의섭 |  |  | 1135 | 2 |  | 2 |  |  | 55 | 2 |  |  | 양호 | 양호 | 양호 | 양호 | 양호 | 미정 |  |  | Y |  | 2018-01-11 18:02 | 2018-01-11 17:28 | 2018-01-11 21:04 | 2018-01-11 20:48 | 6 | 16 | 34 | 167 | 216 | AR-10.6
A43020 | AE1055LS | 32 | 2018-01-11 | C |  | 3 | 0 |  | 3 |  |  | 강상완 |  |  | 1091 | 3 |  | 3 |  |  | 55 | 3 |  |  | 양호 | 양호 | 양호 | 양호 | 양호 | 미정 |  |  | Y |  | 2018-01-11 22:01 | 2018-01-11 21:45 | 2018-01-12 01:48 | 2018-01-12 01:28 | 41 | 20 | 16 | 206 | 243 | AR-10.02
A43024 | AE1055LS | 32 | 2018-01-11 | C |  | 4 | 0 |  | 4 |  |  | 윤호철 | 김웅철 |  | 1080 | 4 |  | 4 | YES |  | 55 | 4 | YES |  | 양호 | 양호 | 양호 | 양호 | 양호 | 미정 |  |  | Y |  | 2018-01-12 02:38 | 2018-01-12 02:18 | 2018-01-12 05:57 | 2018-01-12 05:36 | 30 | 21 | 20 | 178 | 219 | AR-10.7
A43028 | AE1055LS | 32 | 2018-01-12 | D |  | 5 | 0 |  | 5 |  |  |  | 장신일 |  | 1086 | 5 |  | 1 |  |  | 55 | 1 |  |  | 양호 | 양호 | 양호 | 양호 | 양호 | 미정 |  |  | Y |  | 2018-01-12 06:45 | 2018-01-12 06:32 | 2018-01-12 10:07 | 2018-01-12 09:50 | 35 | 17 | 13 | 185 | 215 | AR-10.0
A43032 | SP-AE1055LS | 32 | 2018-01-12 | D |  | 6 | 0 |  | 6 |  |  | 장신일 |  |  | 1086 | 6 |  | 2 |  |  | 55 | 2 |  |  | 양호 | 양호 | 양호 | 양호 | 양호 | 미정 |  |  | Y |  | 2018-01-12 11:25 | 2018-01-12 11:09 | 2018-01-12 14:30 | 2018-01-12 14:06 | 62 | 24 | 16 | 161 | 201 | AR-10.2
A43036 | SP-AE1055LS | 32 | 2018-01-12 | A |  | 7 | 0 |  | 7 |  |  | 강상완 |  |  | 1129 | 7 |  | 3 |  |  | 55 | 3 |  |  | 양호 | 양호 | 양호 | 양호 | 양호 | 미정 |  |  | Y |  | 2018-01-12 15:52 | 2018-01-12 15:20 | 2018-01-12 19:25 | 2018-01-12 18:29 | 50 | 56 | 32 | 157 | 245 | AR-10.50
A43040 | STB2 | 32 | 2018-01-12 | A |  | 8 | 0 |  | 8 | [5 empty] | 1127 | 8 |  | 4 | YES |  | 55 | 4 | YES |  | 양호 | 양호 | 양호 | 양호 | 양호 | 미정 |  |  | Y |  | 2018-01-12 20:07 | 2018-01-12 19:43 | 2018-01-12 23:50 | 2018-01-12 23:16 | 18 | 34 | 24 | 189 | 247 | AR-9.8
A43044 | STB2 | 32 | 2018-01-12 | C |  | 9 | 0 |  | 9 |  |  | 윤호철 | 김웅철 |  | 1089 | 9 |  | 1 |  |  | 55 | 1 |  |  | 양호 | 양호 | 양호 | 양호 | 양호 | 미정 |  |  | Y |  | 2018-01-13 00:53 | 2018-01-13 00:40 | 2018-01-13 04:00 | 2018-01-13 03:37 | 50 | 23 | 13 | 164 | 200 | AR-10.6
A43048 | SP-STB2 | 32 | 2018-01-12 | C |  | 10 | 0 |  | 10 |  |  | 윤호철 | 김웅철 |  | 1090 | 10 |  | 2 |  |  | 55 | 2 |  |  | 양호 | 양호 | 양호 | 양호 | 양호 | 미정 |  |  | Y |  | 2018-01-13 05:18 | 2018-01-13 04:48 | 2018-01-13 08:26 | 2018-01-13 07:58 | 48 | 28 | 30 | 160 | 218 | AR-10.5
A43052 | SCR420HD | 32 | 2018-01-13 | D |  | 11 | 0 |  | 11 |  |  |  | 장신일 |  | 1086 | 11 |  | 3 |  |  | 55 | 3 |  |  | 양호 | 양호 | 양호 | 양호 | 양호 | 미정 |  |  | Y |  | 2018-01-13 09:31 | 2018-01-13 09:08 | 2018-01-13 13:03 | 2018-01-13 12:48 | 42 | 15 | 23 | 197 | 235 | AR-10.3
A43056 | SCR420HON | 32 | 2018-01-13 | D |  | 12 | 0 |  | 12 |  |  | 장신일 |  |  | 1085 | 12 |  | 4 | YES |  | 55 | 4 | YES |  | 양호 | 양호 | 양호 | 양호 | 양호 | 미정 |  |  | Y |  | 2018-01-13 13:58 | 2018-01-13 13:40 | 2018-01-13 17:31 | 2018-01-13 17:03 | 37 | 28 | 18 | 184 | 231 | AR-9.8
A43060 | SCR420HON | 32 | 2018-01-13 | B |  | 13 | 0 |  | 13 |  |  | 윤석재 |  |  | 1080 | 13 |  | 1 |  |  | 55 | 1 |  |  | 양호 | 양호 | 양호 | 양호 | 양호 | 미정 |  |  | Y |  | 2018-01-13 18:42 | 2018-01-13 18:27 | 2018-01-13 22:00 | 2018-01-13 21:30 | 56 | 30 | 15 | 168 | 213 | AR-9.65
A43064 | SCR420HON | 32 | 2018-01-13 | C |  | 14 | 0 |  | 14 |  |  | 윤호철 | 김웅철 |  | 1089 | 14 |  | 2 | YES |  | 55 | 2 | YES |  | 양호 | 양호 | 양호 | 양호 | 양호 | 미정 |  |  | Y |  | 2018-01-13 22:47 | 2018-01-13 22:30 | 2018-01-14 01:50 | 2018-01-14 01:27 | 30 | 23 | 17 | 160 | 200 | AR-10.8 C/N과 플레이트 사이마모로 하부교체
A43068 | AE1055MS | 32 | 2018-01-13 | C |  | 15 | 0 |  | 15 |  |  | 강상완 |  |  | 1085 | 15 |  | 1 |  |  | 55 | 1 |  | O | 양호 | 양호 | 양호 | 양호 | 양호 | 미정 |  |  | Y |  | 2018-01-14 02:45 | 2018-01-14 02:25 | 2018-01-14 05:50 | 2018-01-14 05:37 | 35 | 13 | 20 | 172 | 205 | AR-10.6
A43072 | AE1055MS | 32 | 2018-01-14 | D |  | 16 | 0 |  | 16 | YES |  | 장신일 |  |  | 1087 | 16 |  | 2 |  |  | 55 | 2 |  |  | 양호 | 양호 | 양호 | 양호 | 양호 | 미정 |  |  | Y |  | 2018-01-14 07:14 | 2018-01-14 06:55 | 2018-01-14 10:30 | 2018-01-14 09:52 | 65 | 38 | 19 | 158 | 215
A43076 | STB2 | 32 | 2018-01-14 | D |  | 17 | 0 | 외삽1 | 1 |  |  | 장신일 |  |  | 1086 | 17 | YES | 3 | YES |  | 55 | 3 | YES |  | 양호 | 양호 | 양호 | 양호 | 양호 | 미정 |  |  | Y |  | 2018-01-14 11:21 | 2018-01-14 11:10 | 2018-01-14 14:47 | 2018-01-14 14:36 | 40 | 11 | 11 | 195 | 217
A43080 | STB2 | 32 | 2018-01-14 | B |  | 18 | 0 |  | 2 |  |  | 윤석재 |  |  | 1078 | 1 |  | 1 |  |  | 55 | 1 |  | O | 양호 | 양호 | 양호 | 양호 | 양호 | 미정 |  |  | Y |  | 2018-01-14 16:08 | 2018-01-14 15:43 | 2018-01-14 19:17 | 2018-01-14 18:58 | 56 | 19 | 25 | 170 | 214 | AR-10.6
A43084 | STB2 | 32 | 2018-01-14 | B |  | 19 | 0 |  | 3 |  |  | 윤석재 |  |  | 1083 | 2 |  | 2 |  |  | 55 | 2 |  |  | 양호 | 양호 | 양호 | 양호 | 양호 | 미정 |  |  | Y |  | 2018-01-14 20:24 | 2018-01-14 19:55 | 2018-01-14 23:45 | 2018-01-14 23:18 | 38 | 27 | 29 | 174 | 230 | AR-10.65
A43088 | STB2 | 32 | 2018-01-14 | C |  | 20 | 0 |  | 4 |  |  | 윤호철 | 김웅철 |  | 1077 | 3 |  | 3 |  |  | 55 | 3 |  |  | 양호 | 양호 | 양호 | 양호 | 양호 | 미정 |  |  | Y |  | 2018-01-15 00:44 | 2018-01-15 00:20 | 2018-01-15 04:00 | 2018-01-15 03:38 | 35 | 22 | 24 | 174 | 220 | AR-10.5
A43092 | SCR420HB | 32 | 2018-01-14 | C |  | 21 | 0 |  | 5 |  |  | 윤호철 | 김웅철 |  | 1107 | 4 |  | 4 | YES |  | 55 | 4 | YES |  | 양호 | 양호 | 양호 | 양호 | 양호 | 미정 |  |  | Y |  | 2018-01-15 04:55 | 2018-01-15 04:40 | 2018-01-15 08:42 | 2018-01-15 08:19 | 40 | 23 | 15 | 205 | 242 | AR-10.8
B43069 | SCR420HB | 32 | 2018-01-15 | A |  | 22 | 0 |  | 6 |  |  | 강상완 |  |  | 1126 | 5 |  | 1 |  |  | 55 | 1 |  |  | 양호 | 양호 | 양호 | 양호 | 양호 | 미정 |  |  | Y |  | 2018-01-15 09:18 | 2018-01-15 09:10 | 2018-01-15 12:55 | 2018-01-15 12:18 | 28 | 37 | 8 | 180 | 225 | AR-10.7
B43073 | SCR420HB | 32 | 2018-01-15 | A |  | 23 | 0 |  | 7 | [5 empty] | 1132 | 6 |  | 2 |  |  | 55 | 2 |  |  | 양호 | 양호 | 양호 | 양호 | 양호 | 미정 |  |  | Y |  | 2018-01-15 13:54 | 2018-01-15 13:45 | 2018-01-15 17:30 | 2018-01-15 17:06 | 50 | 24 | 9 | 192 | 225 | AR-10.7
B43077 | SCR420HB | 32 | 2018-01-15 | B |  | 24 | 0 |  | 8 |  |  | 우설식 |  |  | 1082 | 7 |  | 3 |  |  | 55 | 3 |  |  | 양호 | 양호 | 양호 | 양호 | 양호 | 미정 |  |  | Y |  | 2018-01-15 18:28 | 2018-01-15 18:20 | 2018-01-15 21:55 | 2018-01-15 21:44 | 50 | 11 | 8 | 196 | 215 | AR-10.65
B43081 | SFMN438VM2 | 32 | 2018-01-15 | C |  | 25 | 0 |  | 9 |  |  | 최용선 |  |  | 1085 | 8 |  | 4 | YES |  | 55 | 4 | YES |  | 양호 | 양호 | 양호 | 양호 | 양호 | 미정 |  |  | Y |  | 2018-01-15 23:43 | 2018-01-15 23:23 | 2018-01-16 02:50 | 2018-01-16 02:31 | 88 | 19 | 20 | 169 | 207 | AR-10.8
B43085 | 20CRMOV4I | 32 | 2018-01-15 | C |  | 26 | 0 |  | 10 | YES |  | 최용선 |  |  | 1090 | 9 |  | 1 |  |  | 55 | 1 |  |  | 양호 | 양호 | 양호 | 양호 | 양호 | 미정 |  |  | INGOT |  | 2018-01-16 03:59 | 2018-01-16 03:50 | 2018-01-16 07:43 | 2018-01-16 06:58 | 60 | 45 | 9 | 179 | 233 | AR-10.3
B43088 | SHPG2 | 32 | 2018-01-16 | A |  | 27 | 0 | 외삽2 | 1 |  |  | 강상완 |  |  | 1086 | 10 |  | 2 |  |  | 55 | 2 |  |  | 양호 | 양호 | 양호 | 양호 | 양호 | 미정 |  |  | Y |  | 2018-01-16 08:33 | 2018-01-16 08:18 | 2018-01-16 11:48 | 2018-01-16 11:33 | 35 | 15 | 15 | 180 | 210 | AR-10.2 / P/P 170822-10(211)
A43098 | SHPG2 | 32 | 2018-01-16 | A |  | 28 | 0 |  | 2 | [5 empty] | 1138 | 11 |  | 3 | YES |  | 55 | 3 | YES |  | 양호 | 양호 | 양호 | 양호 | 양호 | 미정 |  |  | Y |  | 2018-01-16 12:35 | 2018-01-16 12:28 | 2018-01-16 15:40 | 2018-01-16 15:22 | 40 | 18 | 7 | 167 | 192 | AR-9.3 CN끝단깨짐
A43102 | AE1070LS | 32 | 2018-01-16 | B |  | 29 | 0 |  | 3 |  |  | 윤석재 |  |  | 1084 | 12 |  | 1 |  |  | 55 | 1 |  | O | 양호 | 양호 | 양호 | 양호 | 양호 | 미정 |  |  | Y |  | 2018-01-16 16:44 | 2018-01-16 16:35 | 2018-01-16 20:10 | 2018-01-16 19:48 | 55 | 22 | 9 | 184 | 215 | AR-9.85
A43106 | AE1070LS | 32 | 2018-01-16 | B |  | 30 | 0 |  | 4 |  |  | 윤석재 |  |  | 1076 | 13 |  | 2 |  |  | 55 | 2 |  |  | 양호 | 양호 | 양호 | 양호 | 양호 | 미정 |  |  | Y |  | 2018-01-16 20:56 | 2018-01-16 20:40 | 2018-01-17 00:30 | 2018-01-17 00:14 | 30 | 16 | 16 | 198 | 230 | AR-9.5
A43110 | SM55C | 32 | 2018-01-16 | D |  | 31 | 0 |  | 5 |  |  | 장신일 |  |  | 1085 | 14 |  | 3 |  |  | 55 | 3 |  |  | 양호 | 양호 | 양호 | 양호 | 양호 | 미정 |  |  | Y |  | 2018-01-17 01:53 | 2018-01-17 01:20 | 2018-01-17 05:13 | 2018-01-17 04:49 | 50 | 24 | 33 | 176 | 233 | AR-9.5
A43114 | AE1055LS | 32 | 2018-01-16 | D |  | 32 | 0 |  | 6 |  |  | 장신일 |  |  | 1084 | 15 |  | 4 | YES |  | 55 | 4 | YES |  | 양호 | 양호 | 양호 | 양호 | 양호 | 미정 |  |  | Y |  | 2018-01-17 05:55 | 2018-01-17 05:40 | 2018-01-17 09:19 | 2018-01-17 08:59 | 27 | 20 | 15 | 184 | 219
A43118 | AE4137HMA | 32 | 2018-01-17 | A |  | 33 | 0 |  | 7 |  |  | 강상완 |  |  | 1128 | 16 |  | 1 |  |  | 55 | 1 |  |  | 양호 | 양호 | 양호 | 양호 | 양호 | 미정 |  |  | Y |  | 2018-01-17 10:01 | 2018-01-17 09:52 | 2018-01-17 13:48 | 2018-01-17 13:27 | 33 | 21 | 9 | 206 | 236 | AR-9.45
A43122 | AE4137HMA | 32 | 2018-01-17 | B |  | 34 | 0 |  | 8 |  |  | 우설식 |  |  | 1084 | 17 |  | 2 |  |  | 55 | 2 |  |  | 양호 | 양호 | 양호 | 양호 | 양호 | 미정 |  |  | Y |  | 2018-01-17 14:20 | 2018-01-17 14:10 | 2018-01-17 17:05 | 2018-01-17 16:48 | 22 | 17 | 10 | 148 | 175 | AR-9.5
A43125 | SM53C | 32 | 2018-01-17 | B |  | 35 | 0 |  | 9 |  |  | 윤석재 |  |  | 1078 | 18 |  | 3 |  |  | 55 | 3 |  |  | 양호 | 양호 | 양호 | 양호 | 양호 | 미정 |  |  | Y |  | 2018-01-17 17:31 | 2018-01-17 17:26 | 2018-01-17 20:50 | 2018-01-17 20:26 | 21 | 24 | 5 | 175 | 204 | AR-10.1
A43129 | AE1055LS | 32 | 2018-01-17 | B |  | 36 | 0 |  | 10 |  |  | 윤석재 |  |  | 1086 | 19 | YES | 4 | YES |  | 55 | 4 | YES |  | 양호 | 양호 | 양호 | 양호 | 양호 | 미정 |  |  | Y |  | 2018-01-17 21:32 | 2018-01-17 21:20 | 2018-01-18 00:48 | 2018-01-18 00:28 | 30 | 20 | 12 | 176 | 208 | AR-10
A43133 | SF40CVM | 32 | 2018-01-17 | D |  | 37 | 0 |  | 11 |  |  | 장신일 |  |  | 1087 | 1 |  | 1 |  |  | 55 | 1 |  |  | 양호 | 양호 | 양호 | 양호 | 양호 | 미정 |  |  | Y |  | 2018-01-18 01:47 | 2018-01-18 01:37 | 2018-01-18 05:58 | 2018-01-18 05:24 | 49 | 34 | 10 | 217 | 261
B43127 | 38MNS6 | 32 | 2018-01-18 | A |  | 38 | 0 |  | 12 | YES |  |  |  |  | 1092 | 2 |  | 2 |  |  | 55 | 2 |  |  | 양호 | 양호 | 양호 | 양호 | 양호 | 미정 |  |  | Y |  | 2018-01-18 06:29 | 2018-01-18 06:22 | 2018-01-18 10:22 | 2018-01-18 10:01 | 24 | 21 | 7 | 212 | 240 | AR-10.1
B43131 | SCM440I6 | 32 | 2018-01-18 | A |  | 39 | 0 | 외삽3 | 1 |  |  | 강상완 |  |  | 1110 | 3 |  | 3 |  |  | 55 | 3 |  |  | 양호 | 양호 | 양호 | 양호 | 양호 | 미정 |  |  | INGOT |  | 2018-01-18 10:55 | 2018-01-18 10:48 | 2018-01-18 13:27 | 2018-01-18 13:08 | 26 | 19 | 7 | 134 | 159 | AR-10.3 / P/P 12-1-4(189)
B43134 | SUM32F | 32 | 2018-01-18 | C |  | 40 | 0 |  | 2 |  |  | 강상완 |  |  | 1090 | 4 |  | 4 | YES |  | 55 | 4 | YES |  | 양호 | 양호 | 양호 | 양호 | 양호 | 미정 |  |  | Y |  | 2018-01-18 13:56 | 2018-01-18 13:45 | 2018-01-18 16:53 | 2018-01-18 16:40 | 18 | 13 | 11 | 164 | 188 | AR-9.85//LF1기 물부족으로 10T남아내려와서 이월함A43147에 따름
B43138 | AE1050 | 32 | 2018-01-18 | C |  | 41 | 0 |  | 3 |  |  | 윤호철 | 김웅철 |  | 1090 | 5 |  | 1 |  |  | 55 | 1 |  | O | 양호 | 양호 | 양호 | 양호 | 양호 | 미정 |  |  | Y |  | 2018-01-18 17:49 | 2018-01-18 17:40 | 2018-01-18 19:20 | 2018-01-18 21:04 | 47 | -104 | 10 | 195 | 100 | AR-9.90
B43142 | AE1050 | 32 | 2018-01-18 | C |  | 42 | 0 |  | 4 |  |  | 윤호철 | 김웅철 |  | 1085 | 6 |  | 2 |  |  | 55 | 2 |  |  | 양호 | 양호 | 양호 | 양호 | 양호 | 미정 |  |  | Y |  | 2018-01-18 21:51 | 2018-01-18 21:28 | 2018-01-19 01:38 | 2018-01-19 01:23 | 128 | 15 | 23 | 213 | 250 | AR-10.55
B43146 | AE1050 | 32 | 2018-01-18 | D |  | 43 | 0 |  | 5 |  |  | 송의섭 |  |  | 1085 | 7 |  | 3 |  |  | 55 | 3 |  |  | 양호 | 양호 | 양호 | 양호 | 양호 | 미정 |  |  | Y |  | 2018-01-19 02:13 | 2018-01-19 02:00 | 2018-01-19 05:54 | 2018-01-19 05:37 | 22 | 17 | 13 | 204 | 234
A43160 | AE15B38M | 32 | 2018-01-19 | A |  | 44 | 0 |  | 6 |  |  | 강상완 |  |  | 1133 | 8 |  | 4 | YES |  | 55 | 4 | YES |  | 양호 | 양호 | 양호 | 양호 | 양호 | 미정 |  |  | Y |  | 2018-01-19 06:20 | 2018-01-19 06:13 | 2018-01-19 09:20 | 2018-01-19 09:06 | 19 | 14 | 7 | 165 | 187 | AR-9.75
A43163 | AE15B38M | 32 | 2018-01-19 | A |  | 45 | 0 |  | 7 |  |  | 송의섭 |  |  | 1139 | 9 |  | 1 |  |  | 55 | 1 |  |  | 양호 | 양호 | 양호 | 양호 | 양호 | 미정 |  |  | Y |  | 2018-01-19 09:32 | 2018-01-19 09:27 | 2018-01-19 12:33 | 2018-01-19 12:17 | 7 | 16 | 5 | 165 | 186 | AR-10.45
B43157 | AE1548 | 32 | 2018-01-19 | A |  | 46 | 0 |  | 8 |  |  | 송의섭 |  |  | 1124 | 10 |  | 2 |  |  | 55 | 2 |  |  | 양호 | 양호 | 양호 | 양호 | 양호 | 미정 |  |  | Y |  | 2018-01-19 13:25 | 2018-01-19 13:10 | 2018-01-19 17:28 | 2018-01-19 17:14 | 37 | 14 | 15 | 229 | 258 | AR-10.7
B43161 | AE1548 | 32 | 2018-01-19 | C |  | 47 | 0 |  | 9 | YES |  | 최용선 |  |  | 1086 | 11 |  | 3 |  |  | 55 | 3 |  |  | 양호 | 양호 | 양호 | 양호 | 양호 | 미정 |  |  | Y |  | 2018-01-19 17:48 | 2018-01-19 17:43 | 2018-01-19 21:50 | 2018-01-19 21:32 | 15 | 18 | 5 | 224 | 247 | AR-10.6
B43165 | AE1548 | 32 | 2018-01-19 | D |  | 48 | 0 | 외삽4 | 1 |  |  | 송의섭 |  |  | 1088 | 12 |  | 4 | YES |  | 55 | 4 | YES |  | 양호 | 양호 | 양호 | 양호 | 양호 | 미정 |  |  | Y |  | 2018-01-19 22:30 | 2018-01-19 22:22 | 2018-01-20 01:57 | 2018-01-20 01:45 | 32 | 12 | 8 | 195 | 215 | P/P 170822-09-221
B43169 | AE1548 | 32 | 2018-01-19 | D |  | 49 | 0 |  | 2 |  |  | 송의섭 |  |  | 1086 | 13 |  | 1 |  |  | 55 | 1 |  |  | 양호 | 양호 | 양호 | 양호 | 양호 | 미정 |  |  | Y |  | 2018-01-20 02:42 | 2018-01-20 02:33 | 2018-01-20 06:25 | 2018-01-20 06:07 | 36 | 18 | 9 | 205 | 232
B43173 | AE1548 | 32 | 2018-01-20 | B |  | 50 | 0 |  | 3 | [5 empty] | 1085 | 14 |  | 2 |  |  | 55 | 2 |  |  | 양호 | 양호 | 양호 | 양호 | 양호 | 미정 |  |  | Y |  | 2018-01-20 06:41 | 2018-01-20 06:28 | 2018-01-20 09:40 | 2018-01-20 09:28 | 3 | 12 | 13 | 167 | 192 | AR-9.8
B43177 | SM45CS | 32 | 2018-01-20 | B |  | 51 | 0 |  | 4 |  |  | 우설식 |  |  | 1081 | 15 |  | 3 |  |  | 55 | 3 |  |  | 양호 | 양호 | 양호 | 양호 | 양호 | 미정 |  |  | Y |  | 2018-01-20 10:50 | 2018-01-20 10:30 | 2018-01-20 14:25 | 2018-01-20 14:08 | 50 | 17 | 20 | 198 | 235 | AR-9.9
B43181 | SM45CS | 32 | 2018-01-20 | C |  | 52 | 0 |  | 5 |  |  | 최용선 |  |  | 1077 | 16 |  | 4 | YES |  | 55 | 4 | YES |  | 양호 | 양호 | 양호 | 양호 | 양호 | 미정 |  |  | Y |  | 2018-01-20 15:03 | 2018-01-20 14:40 | 2018-01-20 18:20 | 2018-01-20 18:05 | 15 | 15 | 23 | 182 | 220 | AR-10.55
B43185 | AE4137HMA | 32 | 2018-01-20 | C |  | 53 | 0 |  | 6 |  |  | 최용선 |  |  | 1092 | 17 |  | 1 |  |  | 55 | 1 |  |  | 양호 | 양호 | 양호 | 양호 | 양호 | 미정 |  |  | Y |  | 2018-01-20 19:17 | 2018-01-20 19:00 | 2018-01-20 22:45 | 2018-01-20 22:27 | 40 | 18 | 17 | 190 | 225 | AR-10.4
B43189 | AE4137HMA | 32 | 2018-01-20 | D |  | 54 | 0 |  | 7 |  |  | 송의섭 |  |  | 1087 | 18 |  | 2 |  |  | 55 | 2 |  |  | 양호 | 양호 | 양호 | 양호 | 양호 | 미정 |  |  | Y |  | 2018-01-20 23:24 | 2018-01-20 23:05 | 2018-01-21 02:33 | 2018-01-21 02:22 | 20 | 11 | 19 | 178 | 208
B43193 | AE4137HMA | 32 | 2018-01-20 | D |  | 55 | 0 |  | 8 |  |  | 송의섭 |  |  | 1087 | 19 | YES | 3 | YES |  | 55 | 3 | YES |  | 양호 | 양호 | 양호 | 양호 | 양호 | 미정 |  |  | Y |  | 2018-01-21 03:18 | 2018-01-21 03:10 | 2018-01-21 06:30 | 2018-01-21 06:22 | 37 | 8 | 8 | 184 | 200
B43197 | AE1548 | 32 | 2018-01-21 | B |  | 56 | 0 |  | 9 |  |  |  | 우설식 |  | 1077 | 1 |  | 1 |  |  | 55 | 1 |  | O | 양호 | 양호 | 양호 | 양호 | 양호 | 미정 |  |  | Y |  | 2018-01-21 07:34 | 2018-01-21 07:24 | 2018-01-21 11:20 | 2018-01-21 11:02 | 54 | 18 | 10 | 208 | 236 | AR-9.95 TN열간보수후 가열15분함 RH워싱작업
B43201 | AE1548 | 32 | 2018-01-21 | B |  | 57 | 0 |  | 10 | YES |  | 우설식 | 윤석재 |  | 1086 | 2 |  | 2 |  |  | 55 | 2 |  |  | 양호 | 양호 | 양호 | 양호 | 양호 | 미정 |  |  | Y |  | 2018-01-21 12:14 | 2018-01-21 11:53 | 2018-01-21 15:40 | 2018-01-21 15:11 | 33 | 29 | 21 | 178 | 227 | AR-10
B43206 | AE1548 | 32 | 2018-01-21 | C |  | 58 | 0 | 외삽5 | 1 |  |  | 최용선 |  |  | 1085 | 3 |  | 3 |  |  | 55 | 3 |  |  | 양호 | 양호 | 양호 | 양호 | 양호 | 미정 |  |  | Y |  | 2018-01-21 17:24 | 2018-01-21 17:00 | 2018-01-21 21:00 | 2018-01-21 20:34 | 80 | 26 | 24 | 190 | 240 | P/P 12-2-3[232]
B43210 | SCR420HB | 32 | 2018-01-21 | A |  | 59 | 0 |  | 2 |  |  | 최용선 |  |  | 1089 | 4 |  | 4 | YES |  | 55 | 4 | YES |  | 양호 | 양호 | 양호 | 양호 | 양호 | 미정 |  |  | Y |  | 2018-01-21 22:30 | 2018-01-21 22:13 | 2018-01-22 01:50 | 2018-01-22 01:24 | 73 | 26 | 17 | 174 | 217
B43214 | SCR420HB | 32 | 2018-01-21 | A |  | 60 | 0 |  | 3 |  |  | 강상완 |  |  | 1103 | 5 |  | 1 | YES |  | 55 | 1 | YES |  | 양호 | 양호 | 양호 | 양호 | 양호 | 미정 |  |  | Y |  | 2018-01-22 02:20 | 2018-01-22 02:10 | 2018-01-22 05:35 | 2018-01-22 05:18 | 20 | 17 | 10 | 179 | 205 | AR-9.6
B43218 | SM50CM | 32 | 2018-01-22 | B |  | 61 | 0 |  | 4 |  |  | 강상완 |  |  | 1080 | 6 |  | 1 |  |  | 55 | 1 |  | O | 양호 | 양호 | 양호 | 양호 | 양호 | 미정 |  |  | Y |  | 2018-01-22 06:31 | 2018-01-22 06:20 | 2018-01-22 10:15 | 2018-01-22 09:59 | 45 | 16 | 11 | 208 | 235 | AR-10.3
A43230 | SCR420HB | 32 | 2018-01-22 | B |  | 62 | 0 |  | 5 | [5 empty] | 1079 | 7 |  | 2 |  |  | 55 | 2 |  |  | 양호 | 양호 | 양호 | 양호 | 양호 | 미정 |  |  | Y |  | 2018-01-22 10:48 | 2018-01-22 10:40 | 2018-01-22 14:20 | 2018-01-22 13:22 | 25 | 58 | 8 | 154 | 220 | AR-9.65
B43226 | SCR420HON | 32 | 2018-01-22 | C |  | 63 | 0 |  | 6 |  |  | 강상완 | 김웅철 |  | 1098 | 8 |  | 3 |  |  | 55 | 3 |  |  | 양호 | 양호 | 양호 | 양호 | 양호 | 미정 |  |  | Y |  | 2018-01-22 15:24 | 2018-01-22 15:15 | 2018-01-22 19:05 | 2018-01-22 18:44 | 55 | 21 | 9 | 200 | 230 | AR-9.8
B43230 | SCR420HON | 32 | 2018-01-22 | C |  | 64 | 0 |  | 7 |  |  | 최용선 |  |  | 1085 | 9 |  | 4 | YES |  | 55 | 4 | YES |  | 양호 | 양호 | 양호 | 양호 | 양호 | 미정 |  |  | Y |  | 2018-01-22 20:02 | 2018-01-22 19:53 | 2018-01-22 23:45 | 2018-01-22 23:14 | 48 | 31 | 9 | 192 | 232 | AR-9.95
B43234 | SCM440J | 32 | 2018-01-22 | A |  | 65 | 0 |  | 8 | [5 empty] | 1144 | 10 |  | 1 |  |  | 55 | 1 |  |  | 양호 | 양호 | 양호 | 양호 | 양호 | 미정 |  |  | Y |  | 2018-01-23 00:37 | 2018-01-23 00:25 | 2018-01-23 04:10 | 2018-01-23 03:58 | 40 | 12 | 12 | 201 | 225 | AR-9.6
B43238 | AE4140Q | 32 | 2018-01-22 | A |  | 66 | 0 |  | 9 | YES | 150 | 강상완 |  |  | 1140 | 11 |  | 2 |  |  | 55 | 2 |  |  | 양호 | 양호 | 양호 | 양호 | 양호 | 미정 |  |  | Y |  | 2018-01-23 04:51 | 2018-01-23 04:33 | 2018-01-23 08:38 | 2018-01-23 08:23 | 23 | 15 | 18 | 212 | 245 | AR-10.25
B43242 | SM35CH | 32 | 2018-01-23 | B |  | 67 | 0 | 외삽6 | 1 |  |  |  | 우설식 |  | 1075 | 12 |  | 3 |  |  | 55 | 3 |  |  | 양호 | 양호 | 양호 | 양호 | 양호 | 미정 |  |  | Y |  | 2018-01-23 09:20 | 2018-01-23 09:06 | 2018-01-23 13:18 | 2018-01-23 13:05 | 28 | 13 | 14 | 224 | 252 | P/P11-29-3 (175)
B43246 | SM35C | 32 | 2018-01-23 | B |  | 68 | 0 |  | 2 |  |  |  | 우설식 |  | 1087 | 13 |  | 4 | YES |  | 55 | 4 | YES |  | 양호 | 양호 | 양호 | 양호 | 양호 | 미정 |  |  | Y |  | 2018-01-23 13:59 | 2018-01-23 13:37 | 2018-01-23 17:28 | 2018-01-23 17:06 | 19 | 22 | 22 | 187 | 231
B43250 | SM30C | 32 | 2018-01-23 | D |  | 69 | 0 |  | 3 |  |  | 송의섭 |  |  | 1089 | 14 |  | 1 |  |  | 55 | 1 |  |  | 양호 | 양호 | 양호 | 양호 | 양호 | 미정 |  |  | Y |  | 2018-01-23 18:23 | 2018-01-23 18:13 | 2018-01-23 22:17 | 2018-01-23 21:22 | 45 | 55 | 10 | 179 | 244
B43254 | SM53CM | 32 | 2018-01-23 | A |  | 70 | 0 |  | 4 |  |  | 송의섭 |  |  | 1132 | 15 |  | 2 |  |  | 55 | 2 |  |  | 양호 | 양호 | 양호 | 양호 | 양호 | 미정 |  |  | Y |  | 2018-01-23 22:40 | 2018-01-23 22:30 | 2018-01-24 01:57 | 2018-01-24 01:41 | 13 | 16 | 10 | 181 | 207
B43258 | SM53CM | 32 | 2018-01-23 | A |  | 71 | 0 |  | 5 |  |  | 강상완 |  |  | 1129 | 16 |  | 3 | YES |  | 55 | 3 | YES |  | 양호 | 양호 | 양호 | 양호 | 양호 | 미정 |  |  | Y |  | 2018-01-24 02:31 | 2018-01-24 02:18 | 2018-01-24 06:10 | 2018-01-24 05:44 | 21 | 26 | 13 | 193 | 232 | AR-10.9
B43262 | SM25C | 32 | 2018-01-24 | B |  | 72 | 0 |  | 6 | YES |  | 우설식 |  |  | 1086 | 17 |  | 1 |  |  | 55 | 1 |  | O | 양호 | 양호 | 양호 | 양호 | 양호 | 미정 |  |  | Y |  | 2018-01-24 06:50 | 2018-01-24 06:25 | 2018-01-24 10:35 | 2018-01-24 09:59 | 15 | 36 | 25 | 189 | 250
B43265 | SM25C | 32 | 2018-01-24 | B |  | 73 | 0 |  | 1 | [5 empty] | 1081 | 18 |  | 2 |  |  | 55 | 2 |  |  | 양호 | 양호 | 양호 | 양호 | 양호 | 미정 |  |  | Y |  | 2018-01-24 11:49 | 2018-01-24 11:20 | 2018-01-24 15:00 | 2018-01-24 14:43 | 45 | 17 | 29 | 173 | 220
B43269 | AE4140 | 32 | 2018-01-24 | D |  | 74 | 0 |  | 2 |  |  | 장신일 |  |  | 1087 | 19 |  | 3 |  |  | 55 | 3 |  |  | 양호 | 양호 | 양호 | 양호 | 양호 | 미정 |  |  | Y |  | 2018-01-24 15:47 | 2018-01-24 15:40 | 2018-01-24 19:10 | 2018-01-24 18:52 | 40 | 18 | 7 | 185 | 210
B43273 | AE4140 | 32 | 2018-01-24 | D |  | 75 | 0 |  | 3 |  |  | 장신일 |  |  | 1087 | 20 | YES | 4 | YES |  | 55 | 4 | YES |  | 양호 | 양호 | 양호 | 양호 | 양호 | 미정 |  |  | Y |  | 2018-01-24 20:06 | 2018-01-24 19:50 | 2018-01-24 23:30 | 2018-01-24 23:02 | 40 | 28 | 16 | 177 | 220 | AR-10.6
B43280 | AE4130MI7 | 32 | 2018-01-24 | A |  | 76 | 0 |  | 4 |  |  | 강상완 |  |  | 1138 | 1 |  | 1 |  |  | 55 | 1 |  |  | 양호 | 양호 | 양호 | 양호 | 양호 | 미정 |  |  | INGOT |  | 2018-01-25 03:43 | 2018-01-25 03:40 | 2018-01-25 06:40 | 2018-01-25 06:18 | 250 | 22 | 3 | 155 | 180 | AR-102
B43283 | 30MNB5M | 32 | 2018-01-25 | C |  | 77 | 0 |  | 5 |  |  | 최용선 |  |  | 1077 | 2 |  | 2 |  |  | 55 | 2 |  |  | 양호 | 양호 | 양호 | 양호 | 양호 | 미정 |  |  | Y |  | 2018-01-25 07:10 | 2018-01-25 06:50 | 2018-01-25 11:15 | 2018-01-25 10:35 | 10 | 40 | 20 | 204 | 265 | AR-10.65 온도낮아서 30T남아내려옴 C41845에 이월함
B43287 | BP-SCR420HB2 | 32 | 2018-01-25 | C |  | 78 | 0 |  | 6 |  |  | 최용선 |  |  | 1077 | 3 |  | 3 |  |  | 55 | 3 |  |  | 양호 | 양호 | 양호 | 양호 | 양호 | 미정 |  |  | Y |  | 2018-01-25 11:50 | 2018-01-25 11:35 | 2018-01-25 15:52 | 2018-01-25 15:20 | 20 | 32 | 15 | 209 | 257 | AR-10.3
B43291 | SCR420HB | 32 | 2018-01-25 | D |  | 79 | 0 |  | 7 |  |  | 장신일 |  |  | 1089 | 4 |  | 4 | YES |  | 55 | 4 | YES |  | 양호 | 양호 | 양호 | 양호 | 양호 | 미정 |  |  | Y |  | 2018-01-25 16:21 | 2018-01-25 16:15 | 2018-01-25 19:38 | 2018-01-25 19:23 | 23 | 15 | 6 | 182 | 203
B43519 | AE4140M10 | 32 | 2018-02-06 | A | LADLE 대보수 첫회 | 1 | 0 | 내삽 | 1 | [5 empty] | 1134 | 1 |  | 1 |  |  | 55 | 1 |  | O | 양호 | 양호 | 양호 | 양호 | 양호 | 미정 |  |  | Y |  | 2018-02-06 11:06 | 2018-02-06 11:00 | 2018-02-06 15:20 | 2018-02-06 15:02 | 16762 | 18 | 6 | 236 | 260 | P/P 170830-01(203) | 8 | 2018-02-04 18:30 | 2018-02-05 17:10 | 1360 | 940 | 20 | 5 | 2018-02-05 17:30 | 2018-02-06 11:00 | 1050 | 1134 | 201 | 224 | 306 | 6
B43524 | SMN440 | 32 | 2018-02-06 | B |  | 2 | 0 |  | 2 |  |  | 우설식 |  |  | 1090 | 2 |  | 2 |  |  | 55 | 2 |  |  | 양호 | 양호 | 양호 | 양호 | 양호 | 미정 |  |  | Y |  | 2018-02-06 16:39 | 2018-02-06 16:25 | 2018-02-06 20:40 | 2018-02-06 20:10 | 65 | 30 | 14 | 211 | 255
A43565 | STB2 | 32 | 2018-02-06 | B |  | 3 | 0 |  | 3 | [5 empty] | 1085 | 3 |  | 3 |  |  | 55 | 3 |  |  | 양호 | 양호 | 양호 | 양호 | 양호 | 미정 |  |  | Y |  | 2018-02-06 21:39 | 2018-02-06 21:15 | 2018-02-07 01:13 | 2018-02-07 00:54 | 35 | 19 | 24 | 195 | 238 | AR-10.1
A43569 | STB2 | 32 | 2018-02-06 | D |  | 4 | 0 |  | 4 |  |  |  | 장신일 |  | 1087 | 4 |  | 4 | YES |  | 55 | 4 | YES |  | 양호 | 양호 | 양호 | 양호 | 양호 | 미정 |  |  | Y |  | 2018-02-07 02:21 | 2018-02-07 02:03 | 2018-02-07 05:25 | 2018-02-07 05:14 | 50 | 11 | 18 | 174 | 202
A43573 | AE15B36C2 | 32 | 2018-02-07 | A |  | 5 | 0 |  | 5 |  |  |  | 장신일 |  | 1122 | 5 |  | 1 |  |  | 55 | 1 |  |  | 양호 | 양호 | 양호 | 양호 | 양호 | 미정 |  |  | Y |  | 2018-02-07 06:39 | 2018-02-07 06:20 | 2018-02-07 10:40 | 2018-02-07 10:20 | 55 | 20 | 19 | 221 | 260
A43578 | SM35CH2 | 32 | 2018-02-07 | A |  | 6 | 0 |  | 6 | [5 empty] | 1134 | 6 |  | 2 |  |  | 55 | 2 |  |  | 양호 | 양호 | 양호 | 양호 | 양호 | 미정 |  |  | Y |  | 2018-02-07 11:57 | 2018-02-07 11:20 | 2018-02-07 15:40 | 2018-02-07 14:54 | 40 | 46 | 37 | 177 | 260 | AR-9.3
A43582 | STB2 | 32 | 2018-02-07 | C |  | 7 | 0 |  | 7 |  |  | 윤호철 | 김웅철 |  | 1092 | 7 |  | 3 |  |  | 55 | 3 |  |  | 양호 | 양호 | 양호 | 양호 | 양호 | 미정 |  |  | Y |  | 2018-02-07 16:23 | 2018-02-07 15:58 | 2018-02-07 19:55 | 2018-02-07 19:32 | 18 | 23 | 25 | 189 | 237 | AR-10.4
A43586 | SCR420HB2 | 32 | 2018-02-07 | C |  | 8 | 0 |  | 8 |  |  | 윤호철 | 김웅철 |  | 1099 | 8 |  | 4 | YES |  | 55 | 4 | YES |  | 양호 | 양호 | 양호 | 양호 | 양호 | 미정 |  |  | Y |  | 2018-02-07 20:41 | 2018-02-07 20:25 | 2018-02-08 00:20 | 2018-02-07 23:59 | 30 | 21 | 16 | 198 | 235 | AR-8.8
B43555 | SCM430M | 32 | 2018-02-07 | D |  | 9 | 0 |  | 9 |  |  | 송의섭 |  |  | 1089 | 9 |  | 1 |  |  | 55 | 1 |  |  | 양호 | 양호 | 양호 | 양호 | 양호 | 미정 |  |  | Y |  | 2018-02-08 01:18 | 2018-02-08 01:05 | 2018-02-08 04:46 | 2018-02-08 04:25 | 45 | 21 | 13 | 188 | 221
B43559 | SCM430M | 32 | 2018-02-07 | D |  | 10 | 0 |  | 10 |  |  | 송의섭 |  |  | 1087 | 10 |  | 2 |  |  | 55 | 2 |  |  | 양호 | 양호 | 양호 | 양호 | 양호 | 미정 |  |  | Y |  | 2018-02-08 05:20 | 2018-02-08 05:13 | 2018-02-08 09:27 | 2018-02-08 09:01 | 27 | 26 | 7 | 221 | 254
A43599 | SCM440I | 32 | 2018-02-08 | A |  | 11 | 0 |  | 11 |  |  | 강상완 |  |  | 1128 | 11 |  | 3 |  |  | 55 | 3 |  |  | 양호 | 양호 | 양호 | 양호 | 양호 | 미정 |  |  | INGOT |  | 2018-02-08 10:28 | 2018-02-08 10:15 | 2018-02-08 13:23 | 2018-02-08 12:39 | 48 | 44 | 13 | 131 | 188 | AR-8.7
B43567 | AE15B36D2 | 32 | 2018-02-08 | C |  | 12 | 0 |  | 12 |  |  | 강상완 |  |  | 1085 | 12 |  | 4 | YES |  | 55 | 4 | YES |  | 양호 | 양호 | 양호 | 양호 | 양호 | 미정 |  |  | Y |  | 2018-02-08 14:13 | 2018-02-08 14:05 | 2018-02-08 18:08 | 2018-02-08 17:50 | 42 | 18 | 8 | 217 | 243 | AR-9.9
B43572 | AE15B36D2 | 32 | 2018-02-08 | C |  | 13 | 0 |  | 13 |  |  | 최용선 |  |  | 1095 | 13 |  | 1 |  |  | 55 | 1 |  |  | 양호 | 양호 | 양호 | 양호 | 양호 | 미정 |  |  | Y |  | 2018-02-08 19:47 | 2018-02-08 19:30 | 2018-02-08 23:20 | 2018-02-08 23:12 | 82 | 8 | 17 | 205 | 230 | AR-9.95
B43577 | SM58CR | 32 | 2018-02-08 | D |  | 14 | 0 |  | 14 |  |  | 송의섭 |  |  | 1088 | 14 |  | 2 |  |  | 55 | 2 |  |  | 양호 | 양호 | 양호 | 양호 | 양호 | 미정 |  |  | Y |  | 2018-02-09 01:09 | 2018-02-09 01:00 | 2018-02-09 04:26 | 2018-02-09 04:17 | 100 | 9 | 9 | 188 | 206
B43582 | SCM440 | 32 | 2018-02-09 | B |  | 15 | 0 |  | 15 | YES | 150 | 장신일 |  |  | 1088 | 15 |  | 3 | YES |  | 55 | 3 | YES |  | 양호 | 양호 | 양호 | 양호 | 양호 | 미정 |  |  | Y |  | 2018-02-09 06:18 | 2018-02-09 06:06 | 2018-02-09 10:17 | 2018-02-09 09:34 | 100 | 43 | 12 | 196 | 251 | CN철피산화
B43585 | SCM440 | 32 | 2018-02-09 | B |  | 16 | 0 | 외삽1 | 1 | [5 empty] | 1087 | 16 |  | 1 |  |  | 55 | 1 |  | O | 양호 | 양호 | 양호 | 양호 | 양호 | 미정 |  |  | Y |  | 2018-02-09 10:59 | 2018-02-09 10:42 | 2018-02-09 14:13 | 2018-02-09 13:54 | 25 | 19 | 17 | 175 | 211 | AR-10.5
B43588 | AE4140M12 | 32 | 2018-02-09 | C |  | 17 | 0 |  | 2 |  |  | 윤호철 |  |  | 1088 | 17 |  | 2 |  |  | 55 | 2 |  |  | 양호 | 양호 | 양호 | 양호 | 양호 | 미정 |  |  | Y |  | 2018-02-09 14:46 | 2018-02-09 14:30 | 2018-02-09 19:20 | 2018-02-09 18:27 | 17 | 53 | 16 | 221 | 290 | AR-10.8
B43592 | SM45CB | 32 | 2018-02-09 | C |  | 18 | 0 |  | 3 |  |  | 최용선 |  |  | 1078 | 18 |  | 3 |  |  | 55 | 3 |  |  | 양호 | 양호 | 양호 | 양호 | 양호 | 미정 |  |  | Y |  | 2018-02-09 20:39 | 2018-02-09 20:33 | 2018-02-10 00:45 | 2018-02-10 00:24 | 73 | 21 | 6 | 226 | 252 | AR-10.55
B43596 | SM45C | 32 | 2018-02-09 | D |  | 19 | 0 |  | 4 |  |  | 송의섭 |  |  | 1089 | 19 | YES | 4 | YES |  | 55 | 4 | YES |  | 양호 | 양호 | 양호 | 양호 | 양호 | 미정 |  |  | Y |  | 2018-02-10 01:18 | 2018-02-10 01:05 | 2018-02-10 04:23 | 2018-02-10 04:09 | 20 | 14 | 13 | 171 | 198
B43600 | SM45C | 32 | 2018-02-09 | D |  | 20 | 0 |  | 5 |  |  | 송의섭 |  |  | 1087 | 1 |  | 1 |  |  | 55 | 1 |  | O | 양호 | 양호 | 양호 | 양호 | 양호 | 미정 |  |  | Y |  | 2018-02-10 05:12 | 2018-02-10 05:06 | 2018-02-10 08:45 | 2018-02-10 08:27 | 43 | 18 | 6 | 196 | 219
B43604 | SMN443H2 | 32 | 2018-02-10 | B |  | 21 | 0 |  | 6 |  |  |  | 우설식 |  | 1093 | 2 |  | 2 | YES |  | 55 | 2 | YES |  | 양호 | 양호 | 양호 | 양호 | 양호 | 미정 |  |  | Y |  | 2018-02-10 09:37 | 2018-02-10 09:10 | 2018-02-10 13:23 | 2018-02-10 13:00 | 25 | 23 | 27 | 203 | 253 | AR-9.7
B43608 | 46MNVS6 | 32 | 2018-02-10 | C |  | 22 | 0 |  | 7 |  |  |  | 우설식 |  | 1085 | 3 |  | 1 |  |  | 55 | 1 |  | O | 양호 | 양호 | 양호 | 양호 | 양호 | 미정 |  |  | Y |  | 2018-02-10 14:18 | 2018-02-10 14:38 | 2018-02-10 18:05 | 2018-02-10 17:24 | 75 | 41 | -20 | 186 | 207
B43612 | SNCM21 | 32 | 2018-02-10 | C |  | 23 | 0 |  | 8 |  |  | 최용선 |  |  | 1099 | 4 |  | 2 |  |  | 55 | 2 |  |  | 양호 | 양호 | 양호 | 양호 | 양호 | 미정 |  |  | Y |  | 2018-02-10 19:09 | 2018-02-10 18:48 | 2018-02-10 22:22 | 2018-02-10 22:08 | 43 | 14 | 21 | 179 | 214 | AR-10.6
B43616 | SNCM21 | 32 | 2018-02-10 | A |  | 24 | 0 |  | 9 |  |  |  | 김웅철 |  | 1129 | 5 |  | 3 |  |  | 55 | 3 |  |  | 양호 | 양호 | 양호 | 양호 | 양호 | 미정 |  |  | Y |  | 2018-02-10 23:17 | 2018-02-10 22:22 | 2018-02-11 02:05 | 2018-02-11 02:08 | 0 | -3 | 55 | 171 | 223 | AR-9.95
B43620 | AE8620HT | 32 | 2018-02-10 | A |  | 25 | 0 |  | 10 |  |  | 강상완 | 김웅철 |  | 1139 | 6 |  | 1 |  |  | 55 | 1 |  | O | 양호 | 양호 | 양호 | 양호 | 양호 | 미정 |  |  | Y |  | 2018-02-11 03:18 | 2018-02-11 03:07 | 2018-02-11 06:40 | 2018-02-11 06:06 | 62 | 34 | 11 | 167 | 213 | AR-10.2
B43624 | KFMN443VS | 32 | 2018-02-11 | B |  | 26 | 0 |  | 11 |  |  | 윤석재 | 우설식 |  | 1079 | 7 |  | 2 |  |  | 55 | 2 |  |  | 양호 | 양호 | 양호 | 양호 | 양호 | 미정 |  |  | Y |  | 2018-02-11 07:37 | 2018-02-11 07:17 | 2018-02-11 10:44 | 2018-02-11 10:30 | 37 | 14 | 20 | 173 | 207 | AR-9.6
B43628 | KFMN443VS | 32 | 2018-02-11 | B |  | 27 | 0 |  | 12 | YES |  |  | 우설식 |  | 1085 | 8 |  | 3 | YES |  | 55 | 3 | YES |  | 양호 | 양호 | 양호 | 양호 | 양호 | 미정 |  |  | Y |  | 2018-02-11 11:48 | 2018-02-11 11:21 | 2018-02-11 15:00 | 2018-02-11 14:38 | 37 | 22 | 27 | 170 | 219 | AR-9.6 플레이트면 상태불량
B43632 | SCM440HK | 32 | 2018-02-11 | C |  | 28 | 0 | 외삽2 | 1 |  |  | 최용선 |  |  | 1081 | 9 |  | 1 |  |  | 55 | 1 |  | O | 양호 | 양호 | 양호 | 양호 | 양호 | 미정 |  |  | Y |  | 2018-02-11 15:52 | 2018-02-11 15:30 | 2018-02-11 19:30 | 2018-02-11 19:10 | 30 | 20 | 22 | 198 | 240 | P/P 171117-02 [170]
B43636 | AE4140M10 | 32 | 2018-02-11 | C |  | 29 | 0 |  | 2 |  |  | 최용선 |  |  | 1087 | 10 |  | 2 |  |  | 55 | 2 |  |  | 양호 | 양호 | 양호 | 양호 | 양호 | 미정 |  |  | Y |  | 2018-02-11 20:13 | 2018-02-11 19:45 | 2018-02-11 23:41 | 2018-02-11 23:26 | 15 | 15 | 28 | 194 | 236 | AR-10.6
B43640 | SM45CB | 32 | 2018-02-11 | A |  | 30 | 0 |  | 3 | [5 empty] | 1132 | 11 |  | 3 |  |  | 55 | 3 |  |  | 양호 | 양호 | 양호 | 양호 | 양호 | 미정 |  |  | Y |  | 2018-02-12 00:26 | 2018-02-12 00:04 | 2018-02-12 04:24 | 2018-02-12 04:11 | 23 | 13 | 22 | 225 | 260 | AR-10.45
B43642 | SCM415C2 | 32 | 2018-02-12 | B |  | 31 | 0 |  | 4 | [5 empty] | 1088 | 12 |  | 4 | YES |  | 55 | 4 | YES |  | 양호 | 양호 | 양호 | 양호 | 양호 | 미정 |  |  | INGOT |  | 2018-02-12 06:54 | 2018-02-12 06:40 | 2018-02-12 09:30 | 2018-02-12 09:17 | 136 | 13 | 14 | 143 | 170 | AR-10.5
B43646 | AE5130M | 32 | 2018-02-12 | B |  | 32 | 0 |  | 5 |  |  | 윤석재 | 우설식 |  | 1087 | 13 |  | 1 |  |  | 55 | 1 |  | O | 양호 | 양호 | 양호 | 양호 | 양호 | 미정 |  |  | Y |  | 2018-02-12 11:13 | 2018-02-12 10:55 | 2018-02-12 14:30 | 2018-02-12 14:07 | 85 | 23 | 18 | 175 | 215 | AR-9.8
B43650 | AE5130M | 32 | 2018-02-12 | D |  | 33 | 0 |  | 6 |  |  | 송의섭 |  |  | 1089 | 14 |  | 2 |  |  | 55 | 2 |  |  | 양호 | 양호 | 양호 | 양호 | 양호 | 미정 |  |  | Y |  | 2018-02-12 15:22 | 2018-02-12 15:05 | 2018-02-12 18:35 | 2018-02-12 18:18 | 35 | 17 | 17 | 176 | 210
B43654 | AE5130M | 32 | 2018-02-12 | D |  | 34 | 0 |  | 7 |  |  | 송의섭 |  |  | 1089 | 15 |  | 3 | YES |  | 55 | 3 | YES |  | 양호 | 양호 | 양호 | 양호 | 양호 | 미정 |  |  | Y |  | 2018-02-12 19:27 | 2018-02-12 19:18 | 2018-02-12 22:54 | 2018-02-12 22:36 | 43 | 18 | 9 | 189 | 216 | CN절손으로교체함
B43658 | 46MNVS6 | 32 | 2018-02-12 | A |  | 35 | 0 |  | 8 |  |  | 강상완 | 우설식 |  | 1126 | 16 |  | 1 |  |  | 55 | 1 |  | O | 양호 | 양호 | 양호 | 양호 | 양호 | 미정 |  |  | Y |  | 2018-02-12 23:40 | 2018-02-12 23:12 | 2018-02-13 03:22 | 2018-02-13 02:36 | 18 | 46 | 29 | 175 | 250 | AR-10.2
B43662 | 30MNB5M | 32 | 2018-02-12 | A |  | 36 | 0 |  | 9 | [5 empty] | 1134 | 17 |  | 2 |  |  | 55 | 2 |  |  | 양호 | 양호 | 양호 | 양호 | 양호 | 미정 |  |  | Y |  | 2018-02-13 03:58 | 2018-02-13 03:43 | 2018-02-13 08:35 | 2018-02-13 08:05 | 21 | 30 | 15 | 247 | 292 | AR-10.4
B43667 | 30MNB5M | 32 | 2018-02-13 | B |  | 37 | 0 | 외삽3 | 1 |  |  | 윤석재 |  |  | 1076 | 18 |  | 3 |  |  | 55 | 3 |  |  | 양호 | 양호 | 양호 | 양호 | 양호 | 미정 |  |  | Y |  | 2018-02-13 09:34 | 2018-02-13 09:15 | 2018-02-13 13:30 | 2018-02-13 13:12 | 40 | 18 | 19 | 219 | 255 | P/P171211-07(193)
B43671 | AE4130M6 | 32 | 2018-02-13 | D |  | 38 | 0 |  | 2 |  |  | 윤석재 | 우설식 |  | 1086 | 19 | YES | 4 | YES |  | 55 | 4 | YES |  | 양호 | 양호 | 양호 | 양호 | 양호 | 미정 |  |  | Y |  | 2018-02-13 14:13 | 2018-02-13 14:07 | 2018-02-13 17:45 | 2018-02-13 17:11 | 37 | 34 | 6 | 179 | 218
A43712 | SMN455M1 | 32 | 2018-02-13 | D |  | 39 | 0 |  | 3 |  |  | 장신일 |  |  | 1087 | 1 |  | 1 |  |  | 55 | 1 |  |  | 양호 | 양호 | 양호 | 양호 | 양호 | 미정 |  |  | Y |  | 2018-02-13 19:17 | 2018-02-13 19:00 | 2018-02-13 22:18 | 2018-02-13 21:51 | 75 | 27 | 17 | 154 | 198
A43716 | SM20CB | 32 | 2018-02-13 | A |  | 40 | 0 |  | 4 | [5 empty] | 1138 | 2 |  | 2 |  |  | 55 | 2 |  |  | 양호 | 양호 | 양호 | 양호 | 양호 | 미정 |  |  | Y |  | 2018-02-13 23:31 | 2018-02-13 23:12 | 2018-02-14 02:50 | 2018-02-14 02:27 | 54 | 23 | 19 | 176 | 218 | AR-10.1
A43720 | STB2 | 32 | 2018-02-13 | A |  | 41 | 0 |  | 5 |  |  | 강상완 |  |  | 1148 | 3 |  | 3 |  |  | 55 | 3 |  |  | 양호 | 양호 | 양호 | 양호 | 양호 | 미정 |  |  | Y |  | 2018-02-14 03:55 | 2018-02-14 03:32 | 2018-02-14 06:58 | 2018-02-14 06:48 | 42 | 10 | 23 | 173 | 206 | AR-10.3
A43724 | STB2 | 32 | 2018-02-14 | C |  | 42 | 0 |  | 6 |  |  | 강상완 |  |  | 1067 | 4 |  | 4 | YES |  | 55 | 4 | YES |  | 양호 | 양호 | 양호 | 양호 | 양호 | 미정 |  |  | Y |  | 2018-02-14 08:00 | 2018-02-14 07:45 | 2018-02-14 11:30 | 2018-02-14 11:17 | 47 | 13 | 15 | 198 | 225 | AR10.3
A43728 | SCR415HM | 32 | 2018-02-14 | C |  | 43 | 0 |  | 7 |  |  | 최용선 | 윤호철 |  | 1059 | 5 |  | 1 |  |  | 55 | 1 |  | O | 양호 | 양호 | 양호 | 양호 | 양호 | 미정 |  |  | Y |  | 2018-02-14 12:34 | 2018-02-14 12:25 | 2018-02-14 15:30 | 2018-02-14 15:14 | 55 | 16 | 9 | 160 | 185 | AR9.75
A43732 | 16MNCRS5HAM | 32 | 2018-02-14 | D |  | 44 | 0 |  | 8 | YES |  | 장신일 |  |  | 1086 | 6 |  | 2 | YES |  | 55 | 2 | YES |  | 양호 | 양호 | 양호 | 양호 | 양호 | 미정 |  |  | Y |  | 2018-02-14 16:33 | 2018-02-14 16:18 | 2018-02-14 19:37 | 2018-02-14 19:20 | 48 | 17 | 15 | 167 | 199 | CN철피녹음
A43737 | 50CRV4 | 32 | 2018-02-14 | A |  | 45 | 0 | 외삽4 | 1 |  |  | 장신일 |  |  | 1109 | 7 |  | 1 |  |  | 55 | 1 |  | O | 양호 | 양호 | 양호 | 양호 | 양호 | 미정 |  |  | Y |  | 2018-02-14 22:10 | 2018-02-14 22:02 | 2018-02-15 01:25 | 2018-02-15 01:05 | 145 | 20 | 8 | 175 | 203 | P/P 180104-09(212)
A43741 | AE1070LS | 32 | 2018-02-14 | A |  | 46 | 0 |  | 2 |  |  | 강상완 |  |  | 1133 | 8 |  | 2 |  |  | 55 | 2 |  |  | 양호 | 양호 | 양호 | 양호 | 양호 | 미정 |  |  | Y |  | 2018-02-15 02:33 | 2018-02-15 02:20 | 2018-02-15 06:07 | 2018-02-15 05:50 | 55 | 17 | 13 | 197 | 227 | AR-10.2
A43745 | AE1070LS | 32 | 2018-02-15 | C |  | 47 | 0 |  | 3 |  |  | 장신일 |  |  | 1056 | 9 |  | 3 |  |  | 55 | 3 |  |  | 양호 | 양호 | 양호 | 양호 | 양호 | 미정 |  |  | Y |  | 2018-02-15 06:31 | 2018-02-15 06:28 | 2018-02-15 10:35 | 2018-02-15 10:23 | 21 | 12 | 3 | 233 | 247
A43749 | SP-AE1055LS | 32 | 2018-02-15 | C |  | 48 | 0 |  | 4 |  |  |  | 장신일 |  | 1061 | 10 |  | 4 | YES |  | 55 | 4 | YES |  | 양호 | 양호 | 양호 | 양호 | 양호 | 미정 |  |  | Y |  | 2018-02-15 11:19 | 2018-02-15 11:10 | 2018-02-15 15:40 | 2018-02-15 15:16 | 35 | 24 | 9 | 237 | 270
A43754 | SP-AE1055LS | 32 | 2018-02-15 | D |  | 49 | 0 |  | 5 | [5 empty] | 1126 | 11 |  | 1 |  |  | 55 | 1 |  |  | 양호 | 양호 | 양호 | 양호 | 양호 | 미정 |  |  | Y |  | 2018-02-15 16:37 | 2018-02-15 16:10 | 2018-02-15 19:52 | 2018-02-15 19:36 | 30 | 16 | 27 | 179 | 222 | AR-9.3
A43758 | SP-AE1055LS | 32 | 2018-02-15 | D |  | 50 | 0 |  | 6 | [5 empty] | 1124 | 12 |  | 2 |  |  | 55 | 2 |  |  | 양호 | 양호 | 양호 | 양호 | 양호 | 미정 |  |  | Y |  | 2018-02-15 21:34 | 2018-02-15 20:50 | 2018-02-16 01:21 | 2018-02-16 00:16 | 58 | 65 | 44 | 162 | 271 | AR-10.0
B43726 | SUP9DM | 32 | 2018-02-15 | A |  | 51 | 0 |  | 7 | [5 empty] | 1122 | 13 |  | 3 | YES |  | 55 | 3 | YES |  | 양호 | 양호 | 양호 | 양호 | 양호 | 미정 |  |  | Y |  | 2018-02-16 02:04 | 2018-02-16 02:00 | 2018-02-16 05:40 | 2018-02-16 05:24 | 39 | 16 | 4 | 200 | 220 | AR-9.8
B43729 | SM45CB | 32 | 2018-02-18 | C |  | 52 | 0 |  | 8 | YES |  | 강상완 |  |  | 1020 | 14 |  | 1 |  |  | 55 | 1 |  | O | 양호 | 양호 | 양호 | 양호 | 양호 | 미정 |  |  | Y |  | 2018-02-18 11:13 | 2018-02-18 11:00 | 2018-02-18 15:47 | 2018-02-18 15:37 | 3200 | 10 | 13 | 265 | 287
B43733 | SM45CB | 32 | 2018-02-18 | D |  | 53 | 0 | 외삽5 | 1 |  |  |  | 장신일 |  | 1085 | 15 |  | 2 |  |  | 55 | 2 |  |  | 양호 | 양호 | 양호 | 양호 | 양호 | 미정 |  |  | Y |  | 2018-02-18 16:32 | 2018-02-18 16:20 | 2018-02-18 19:58 | 2018-02-18 19:44 | 33 | 14 | 12 | 192 | 218 | P/P 181006-02-173
B43737 | SM45CB | 32 | 2018-02-18 | D |  | 54 | 0 |  | 2 |  |  |  | 장신일 |  | 1084 | 16 |  | 3 | YES |  | 55 | 3 | YES |  | 양호 | 양호 | 양호 | 양호 | 양호 | 미정 |  |  | Y |  | 2018-02-18 20:22 | 2018-02-18 20:15 | 2018-02-19 00:13 | 2018-02-19 00:02 | 17 | 11 | 7 | 220 | 238 | 플레이트진공불량
B43742 | SM45C | 32 | 2018-02-18 | A |  | 55 | 0 |  | 3 |  |  | 강상완 |  |  | 1126 | 17 |  | 1 |  |  | 55 | 1 |  | O | 양호 | 양호 | 양호 | 양호 | 양호 | 미정 |  |  | Y |  | 2018-02-19 02:05 | 2018-02-19 01:54 | 2018-02-19 05:41 | 2018-02-19 05:33 | 101 | 8 | 11 | 209 | 227 | AR-9.8
B43746 | SM45CSP | 32 | 2018-02-19 | C |  | 56 | 0 |  | 4 |  |  | 윤호철 | 강상완 |  | 1061 | 18 |  | 2 |  |  | 55 | 2 |  |  | 양호 | 양호 | 양호 | 양호 | 양호 | 미정 |  |  | Y |  | 2018-02-19 06:36 | 2018-02-19 06:20 | 2018-02-19 10:20 | 2018-02-19 10:06 | 39 | 14 | 16 | 210 | 240
B43750 | SCM440 | 32 | 2018-02-19 | C |  | 57 | 0 |  | 5 |  |  | 최용선 | 윤호철 |  | 1064 | 19 |  | 3 |  |  | 55 | 3 |  |  | 양호 | 양호 | 양호 | 양호 | 양호 | 미정 |  |  | Y |  | 2018-02-19 11:11 | 2018-02-19 11:07 | 2018-02-19 14:55 | 2018-02-19 14:43 | 47 | 12 | 4 | 212 | 228 | AR10.7
B43754 | 42CRMOS4HH | 32 | 2018-02-19 | D |  | 58 | 0 |  | 6 | YES |  | 송의섭 |  |  | 1086 | 20 | YES | 4 | YES |  | 55 | 4 | YES |  | 양호 | 양호 | 양호 | 양호 | 양호 | 미정 |  |  | Y |  | 2018-02-19 15:33 | 2018-02-19 15:27 | 2018-02-19 19:25 | 2018-02-19 19:12 | 32 | 13 | 6 | 219 | 238 | AR10.0
A43771 | AE1055LS | 32 | 2018-02-19 | D |  | 59 | 0 | 외삽6 | 1 |  |  | 송의섭 |  |  | 1088 | 1 |  | 1 |  |  | 55 | 1 |  |  | 양호 | 양호 | 양호 | 양호 | 양호 | 미정 |  |  | Y |  | 2018-02-19 20:40 | 2018-02-19 20:15 | 2018-02-19 23:40 | 2018-02-19 23:24 | 50 | 16 | 25 | 165 | 205 | AR-9.9
A43775 | AE1055LS | 32 | 2018-02-19 | B |  | 60 | 0 |  | 2 |  |  | 우설식 |  |  | 1085 | 2 |  | 2 |  |  | 55 | 2 |  |  | 양호 | 양호 | 양호 | 양호 | 양호 | 미정 |  |  | Y |  | 2018-02-20 00:40 | 2018-02-20 00:15 | 2018-02-20 03:50 | 2018-02-20 03:32 | 35 | 18 | 25 | 172 | 215 | AR-9.7
B43766 | AE1548 | 32 | 2018-02-19 | B |  | 61 | 0 |  | 3 | [5 empty] | 1085 | 3 |  | 3 |  |  | 55 | 3 |  |  | 양호 | 양호 | 양호 | 양호 | 양호 | 미정 |  |  | Y |  | 2018-02-20 04:33 | 2018-02-20 04:15 | 2018-02-20 07:55 | 2018-02-20 07:32 | 25 | 23 | 18 | 179 | 220 | AR-10
B43770 | AE1548M | 32 | 2018-02-20 | C |  | 62 | 0 |  | 4 |  |  | 윤호철 |  |  | 1077 | 4 |  | 4 |  |  | 55 | 4 |  |  | 양호 | 양호 | 양호 | 양호 | 양호 | 미정 |  |  | Y |  | 2018-02-20 08:41 | 2018-02-20 08:33 | 2018-02-20 12:15 | 2018-02-20 11:54 | 38 | 21 | 8 | 193 | 222 | AR-9.4
B43774 | SCM415C1 | 32 | 2018-02-20 | C |  | 63 | 0 |  | 5 | YES | 150 | 윤호철 |  |  | 1075 | 5 |  | 1 |  |  | 55 | 1 |  |  | 양호 | 양호 | 양호 | 양호 | 양호 | 미정 |  |  | Y |  | 2018-02-20 13:15 | 2018-02-20 13:08 | 2018-02-20 17:10 | 2018-02-20 16:50 | 53 | 20 | 7 | 215 | 242 | AR-10.7
C42319 | DCK45M2 | 32 | 2018-02-20 | D |  | 64 | 0 |  | 1 |  |  | 남태희 |  |  | 1101 | 6 |  | 2 | YES |  | 55 | 2 | YES |  | 양호 | 양호 | 양호 | 양호 | 양호 | 미정 |  |  | Y |  | 2018-02-20 19:21 | 2018-02-20 19:00 | 2018-02-20 22:50 | 2018-02-20 22:25 | 110 | 25 | 21 | 184 | 230 | P/P교체 180118---09---222 잔존290
C42323 | SM45C | 32 | 2018-02-20 | B |  | 65 | 0 |  | 2 |  |  | 남문희 | 윤석재 |  | 1087 | 7 |  | 1 |  |  | 65 | 1 |  | O | 양호 | 양호 | 양호 | 양호 | 양호 | 미정 |  |  | Y |  | 2018-02-20 23:47 | 2018-02-20 23:38 | 2018-02-21 03:00 | 2018-02-21 02:49 | 48 | 11 | 9 | 183 | 202
C42327 | SNCM8I2 | 32 | 2018-02-20 | B |  | 66 | 0 |  | 3 |  |  | 남문희 | 윤석재 |  | 1080 | 8 |  | 2 | YES |  | 65 | 2 | YES |  | 양호 | 양호 | 양호 | 양호 | 양호 | 미정 |  |  | INGOT |  | 2018-02-21 04:14 | 2018-02-21 03:55 | 2018-02-21 06:55 | 2018-02-21 06:25 | 55 | 30 | 19 | 131 | 180
C42330 | SM20C | 32 | 2018-02-21 | C |  | 67 | 0 |  | 4 | [5 empty] | 1060 | 9 |  | 1 |  |  | 55 | 1 |  | O | 양호 | 양호 | 양호 | 양호 | 양호 | 미정 |  |  | Y |  | 2018-02-21 07:56 | 2018-02-21 07:40 | 2018-02-21 11:05 | 2018-02-21 10:44 | 45 | 21 | 16 | 168 | 205
C42334 | SM20CM5 | 32 | 2018-02-21 | C |  | 68 | 0 |  | 5 | YES |  |  |  |  | 1060 | 10 |  | 2 |  |  | 55 | 2 |  |  | 양호 | 양호 | 양호 | 양호 | 양호 | 미정 |  |  | Y |  | 2018-02-21 12:28 | 2018-02-21 12:10 | 2018-02-21 15:45 | 2018-02-21 15:23 | 65 | 22 | 18 | 175 | 215
C42338 | SM35C | 32 | 2018-02-21 | A |  | 69 | 0 |  | 1 | [5 empty] | 1078 | 11 |  | 3 |  |  | 55 | 3 |  |  | 양호 | 양호 | 양호 | 양호 | 양호 | 미정 |  |  | Y |  | 2018-02-21 17:42 | 2018-02-21 17:30 | 2018-02-21 21:00 | 2018-02-21 20:35 | 105 | 25 | 12 | 173 | 210 | P/P교체, 180117-05-183, 잔존:150mm
C42342 | SM30C | 32 | 2018-02-21 | A |  | 70 | 0 |  | 2 | [5 empty] | 1060 | 12 |  | 4 | YES |  | 55 | 4 | YES |  | 양호 | 양호 | 양호 | 양호 | 양호 | 미정 |  |  | Y |  | 2018-02-21 21:54 | 2018-02-21 21:40 | 2018-02-22 01:30 | 2018-02-22 00:50 | 40 | 40 | 14 | 177 | 230
C42346 | SCM420HT | 32 | 2018-02-21 | B |  | 71 | 0 |  | 3 |  |  | 남문희 |  |  | 1072 | 13 |  | 1 |  |  | 55 | 1 |  |  | 양호 | 양호 | 양호 | 양호 | 양호 | 미정 |  |  | Y |  | 2018-02-22 03:05 | 2018-02-22 02:55 | 2018-02-22 06:30 | 2018-02-22 06:06 | 85 | 24 | 10 | 181 | 215
C42350 | SCM420HT | 32 | 2018-02-22 | C |  | 72 | 0 |  | 4 | [5 empty] | 1060 | 14 |  | 2 |  |  | 55 | 2 |  |  | 양호 | 양호 | 양호 | 양호 | 양호 | 미정 |  |  | Y |  | 2018-02-22 07:45 | 2018-02-22 07:35 | 2018-02-22 11:10 | 2018-02-22 10:42 | 65 | 28 | 10 | 177 | 215
C42354 | SCM420HK | 32 | 2018-02-22 | C |  | 73 | 0 |  | 5 | [5 empty] | 1060 | 15 |  | 3 | YES |  | 55 | 3 | YES |  | 양호 | 양호 | 양호 | 양호 | 양호 | 미정 |  |  | Y |  | 2018-02-22 12:09 | 2018-02-22 12:00 | 2018-02-22 15:10 | 2018-02-22 14:56 | 50 | 14 | 9 | 167 | 190
C42358 | AE1026 | 32 | 2018-02-22 | A |  | 74 | 0 |  | 6 | [5 empty] | 1081 | 16 |  | 1 |  |  | 55 | 1 |  | O | 양호 | 양호 | 양호 | 양호 | 양호 | 미정 |  |  | Y |  | 2018-02-22 16:31 | 2018-02-22 16:20 | 2018-02-22 19:10 | 2018-02-22 19:01 | 70 | 10 | 11 | 150 | 170
C42362 | 18CRNIMO7HI | 32 | 2018-02-22 | A |  | 75 | 0 |  | 7 | YES | 150 |  |  |  | 1082 | 17 |  | 2 |  |  | 55 | 2 |  |  | 양호 | 양호 | 양호 | 양호 | 양호 | 미정 |  |  | INGOT |  | 2018-02-22 20:51 | 2018-02-22 20:45 | 2018-02-22 23:50 | 2018-02-22 23:36 | 95 | 14 | 6 | 165 | 185
C42366 | SM43C | 32 | 2018-02-22 | B |  | 76 | 0 |  | 1 |  |  | 남문희 |  |  | 1091 | 18 |  | 3 |  |  | 55 | 3 |  |  | 양호 | 양호 | 양호 | 양호 | 양호 | 미정 |  |  | Y |  | 2018-02-23 01:28 | 2018-02-23 01:15 | 2018-02-23 05:25 | 2018-02-23 04:26 | 85 | 59 | 13 | 179 | 250 | PP 180118-01-217
C42370 | SM45CB | 32 | 2018-02-23 | B |  | 77 | 0 |  | 2 |  |  | 남문희 |  |  | 1101 | 19 |  | 4 |  |  | 55 | 4 |  |  | 양호 | 양호 | 양호 | 양호 | 양호 | 미정 |  |  | Y |  | 2018-02-23 06:06 | 2018-02-23 05:50 | 2018-02-23 09:00 | 2018-02-23 08:51 | 25 | 9 | 16 | 165 | 190
A44071 | STB2 | 32 | 2018-03-05 | C | LADLE 대보수 첫회 | 1 | 0 | 내삽 | 1 |  |  | 최용선 |  |  | 1182 | 1 |  | 1 |  |  | 55 | 1 |  |  | 양호 | 양호 | 양호 | 양호 | 양호 | 미정 |  |  | Y |  | 2018-03-05 18:24 | 2018-03-05 18:08 | 2018-03-05 21:30 | 2018-03-05 21:19 | 14948 | 11 | 16 | 175 | 202 | P/P 170923-04 [216] | 8 | 2018-03-03 12:40 | 2018-03-03 20:20 | 460 | 821 | 10 | 5 | 2018-03-03 20:30 | 2018-03-05 18:08 | 2738 | 1182 | 222 | 234 | 281 | 16
B44081 | SCM440J | 32 | 2018-03-06 | A |  | 2 | 0 |  | 2 | [5 empty] | 1229 | 2 |  | 2 |  |  | 55 | 2 |  |  | 양호 | 양호 | 양호 | 양호 | 양호 | 미정 |  |  | Y |  | 2018-03-07 04:19 | 2018-03-07 04:03 | 2018-03-07 08:03 | 2018-03-07 07:44 | 1833 | 19 | 16 | 205 | 240
A44107 | AE1055LS | 32 | 2018-03-07 | B |  | 3 | 0 |  | 3 |  |  | 우설식 |  |  | 1080 | 3 |  | 3 |  |  | 55 | 3 |  |  | 양호 | 양호 | 양호 | 양호 | 양호 | 미정 |  |  | Y |  | 2018-03-07 08:20 | 2018-03-07 08:13 | 2018-03-07 12:22 | 2018-03-07 11:54 | 10 | 28 | 7 | 214 | 249 | AR-10.6
A44111 | SM45CS | 32 | 2018-03-07 | B |  | 4 | 0 |  | 4 |  |  | 윤석재 |  |  | 1093 | 4 |  | 4 | YES |  | 55 | 4 | YES |  | 양호 | 양호 | 양호 | 양호 | 양호 | 미정 |  |  | Y |  | 2018-03-07 12:57 | 2018-03-07 12:41 | 2018-03-07 16:40 | 2018-03-07 16:28 | 19 | 12 | 16 | 211 | 239 | AR-10.75
A44116 | SM45CS | 32 | 2018-03-07 | C |  | 5 | 0 |  | 5 |  |  | 강상완 | 윤호철 |  | 1082 | 5 |  | 1 |  |  | 55 | 1 |  |  | 양호 | 양호 | 양호 | 양호 | 양호 | 미정 |  |  | Y |  | 2018-03-07 18:51 | 2018-03-07 18:40 | 2018-03-07 22:08 | 2018-03-07 21:46 | 120 | 22 | 11 | 175 | 208 | AR-11.0
A44120 | ATA105 | 32 | 2018-03-07 | A |  | 6 | 0 |  | 6 |  |  | 강상완 |  |  | 1137 | 6 |  | 2 |  |  | 55 | 2 |  |  | 양호 | 양호 | 양호 | 양호 | 양호 | 미정 |  |  | Y |  | 2018-03-07 23:05 | 2018-03-07 22:30 | 2018-03-08 02:24 | 2018-03-08 02:00 | 22 | 24 | 35 | 175 | 234 | AR-10.9
A44124 | ATA105M2 | 32 | 2018-03-07 | A |  | 7 | 0 |  | 7 |  |  |  | 강상완 |  | 1128 | 7 |  | 3 | YES |  | 55 | 3 | YES |  | 양호 | 양호 | 양호 | 양호 | 양호 | 미정 |  |  | Y |  | 2018-03-08 03:29 | 2018-03-08 03:00 | 2018-03-08 06:25 | 2018-03-08 06:03 | 36 | 22 | 29 | 154 | 205 | AR-10.4
A44128 | 42CRMO4MS2 | 32 | 2018-03-08 | B |  | 8 | 0 |  | 8 |  |  | 윤석재 |  |  | 1082 | 8 |  | 1 |  |  | 55 | 1 |  | O | 양호 | 양호 | 양호 | 양호 | 양호 | 미정 |  |  | Y |  | 2018-03-08 07:24 | 2018-03-08 07:18 | 2018-03-08 11:00 | 2018-03-08 10:44 | 53 | 16 | 6 | 201 | 222 | AR-10.2
A44132 | 42CRMO4MS2 | 32 | 2018-03-08 | B |  | 9 | 0 |  | 9 |  |  | 윤석재 |  |  | 1080 | 9 |  | 2 |  |  | 55 | 2 |  |  | 양호 | 양호 | 양호 | 양호 | 양호 | 미정 |  |  | Y |  | 2018-03-08 11:30 | 2018-03-08 11:20 | 2018-03-08 15:40 | 2018-03-08 15:28 | 20 | 12 | 10 | 238 | 260 | AR-9.8
A44136 | SCM440I | 32 | 2018-03-08 | D |  | 10 | 0 |  | 10 |  |  | 장신일 |  |  | 1086 | 10 |  | 3 |  |  | 55 | 3 |  |  | 양호 | 양호 | 양호 | 양호 | 양호 | 미정 |  |  | INGOT |  | 2018-03-08 16:29 | 2018-03-08 16:00 | 2018-03-08 19:00 | 2018-03-08 18:39 | 20 | 21 | 29 | 130 | 180
A44139 | 42CRMO4MS | 32 | 2018-03-08 | D |  | 11 | 0 |  | 11 |  |  | 송의섭 |  |  | 1087 | 11 |  | 4 | YES |  | 55 | 4 | YES |  | 양호 | 양호 | 양호 | 양호 | 양호 | 미정 |  |  | Y |  | 2018-03-08 19:42 | 2018-03-08 19:10 | 2018-03-08 23:04 | 2018-03-08 22:34 | 10 | 30 | 32 | 172 | 234
A44143 | KSG4120H | 32 | 2018-03-08 | A |  | 12 | 0 |  | 12 |  |  | 강상완 |  |  | 1132 | 12 |  | 1 |  |  | 55 | 1 |  |  | 양호 | 양호 | 양호 | 양호 | 양호 | 미정 |  |  | Y |  | 2018-03-09 00:07 | 2018-03-08 23:50 | 2018-03-09 03:23 | 2018-03-09 03:05 | 46 | 18 | 17 | 178 | 213 | AR-10.2
A44147 | KSG4120H | 32 | 2018-03-08 | A |  | 13 | 0 |  | 13 | [5 empty] | 1129 | 13 |  | 2 |  |  | 55 | 2 |  |  | 양호 | 양호 | 양호 | 양호 | 양호 | 미정 |  |  | Y |  | 2018-03-09 04:27 | 2018-03-09 04:00 | 2018-03-09 07:12 | 2018-03-09 06:59 | 37 | 13 | 27 | 152 | 192 | AR-10.3
A44151 | STB3D | 32 | 2018-03-09 | B |  | 14 | 0 |  | 14 | YES | 150 | 윤석재 |  |  | 1083 | 14 |  | 3 |  |  | 55 | 3 |  |  | 양호 | 양호 | 양호 | 양호 | 양호 | 미정 |  |  | Y |  | 2018-03-09 09:29 | 2018-03-09 09:00 | 2018-03-09 13:10 | 2018-03-09 12:38 | 108 | 32 | 29 | 189 | 250 | AR-9.8
A44155 | STB3D | 32 | 2018-03-09 | B |  | 15 | 0 | 외삽1 | 1 |  |  | 윤석재 |  |  | 1099 | 15 | YES | 4 | YES |  | 55 | 4 | YES |  | 양호 | 양호 | 양호 | 양호 | 양호 | 미정 |  |  | Y |  | 2018-03-09 14:10 | 2018-03-09 13:37 | 2018-03-09 17:28 | 2018-03-09 17:07 | 27 | 21 | 33 | 177 | 231 | TN깨짐
B44114 | AE15B36C2 | 32 | 2018-03-09 | D |  | 16 | 0 |  | 2 |  |  | 장신일 |  |  | 1087 | 1 |  | 1 | YES |  | 55 | 1 | YES |  | 양호 | 양호 | 양호 | 양호 | 양호 | 미정 |  |  | Y |  | 2018-03-09 18:52 | 2018-03-09 18:43 | 2018-03-09 22:15 | 2018-03-09 22:00 | 75 | 15 | 9 | 188 | 212 | C/N 고드름 발생및 철피 찢어짐
B44118 | AE15B36C2 | 32 | 2018-03-09 | A |  | 17 | 0 |  | 3 |  |  | 강상완 |  |  | 1136 | 2 |  | 1 |  |  | 55 | 1 |  | O | 양호 | 양호 | 양호 | 양호 | 양호 | 미정 |  |  | Y |  | 2018-03-09 23:06 | 2018-03-09 22:48 | 2018-03-10 02:12 | 2018-03-10 01:56 | 33 | 16 | 18 | 169 | 204 | AR-10.25
B44122 | AE15B36C2 | 32 | 2018-03-09 | A |  | 18 | 0 |  | 4 |  |  | 강상완 |  |  | 1146 | 3 |  | 2 |  |  | 55 | 2 |  |  | 양호 | 양호 | 양호 | 양호 | 양호 | 미정 |  |  | Y |  | 2018-03-10 03:02 | 2018-03-10 02:54 | 2018-03-10 06:35 | 2018-03-10 06:17 | 42 | 18 | 8 | 195 | 221 | AR-10.15
B44126 | SBC70L | 32 | 2018-03-10 | C |  | 19 | 0 |  | 5 |  |  | 최용선 |  |  | 1077 | 4 |  | 3 |  |  | 55 | 3 |  |  | 양호 | 양호 | 양호 | 양호 | 양호 | 미정 |  |  | Y |  | 2018-03-10 07:17 | 2018-03-10 07:12 | 2018-03-10 10:55 | 2018-03-10 10:39 | 37 | 16 | 5 | 202 | 223 | AR-10.7
B44130 | SBC70L | 32 | 2018-03-10 | C |  | 20 | 0 |  | 6 |  |  | 최용선 |  |  | 1082 | 5 |  | 4 | YES |  | 55 | 4 | YES |  | 양호 | 양호 | 양호 | 양호 | 양호 | 미정 |  |  | Y |  | 2018-03-10 11:40 | 2018-03-10 11:20 | 2018-03-10 15:05 | 2018-03-10 14:42 | 25 | 23 | 20 | 181 | 225 | AR-10.75
B44134 | SMN443H | 32 | 2018-03-10 | D |  | 21 | 0 |  | 7 |  |  | 송의섭 |  |  | 1087 | 6 |  | 1 |  |  | 55 | 1 |  |  | 양호 | 양호 | 양호 | 양호 | 양호 | 미정 |  |  | Y |  | 2018-03-10 16:00 | 2018-03-10 15:39 | 2018-03-10 19:30 | 2018-03-10 18:55 | 34 | 35 | 21 | 175 | 231
B44138 | SCM440 | 32 | 2018-03-10 | D |  | 22 | 0 |  | 8 |  |  | 송의섭 |  |  | 1087 | 7 |  | 2 |  |  | 55 | 2 |  |  | 양호 | 양호 | 양호 | 양호 | 양호 | 미정 |  |  | Y |  | 2018-03-10 20:04 | 2018-03-10 19:52 | 2018-03-10 23:47 | 2018-03-10 23:21 | 22 | 26 | 12 | 197 | 235
B44142 | 42CRMO4HJ | 32 | 2018-03-10 | A |  | 23 | 0 |  | 9 |  |  | 송의섭 |  |  | 1130 | 8 |  | 3 | YES |  | 55 | 3 | YES |  | 양호 | 양호 | 양호 | 양호 | 양호 | 미정 |  |  | Y |  | 2018-03-11 00:22 | 2018-03-11 | 2018-03-11 03:45 | 2018-03-11 03:34 | 13 | 11 | 22 | 192 | 225 | AR-10.45
B44146 | AE4150M3 | 32 | 2018-03-10 | A |  | 24 | 0 |  | 10 |  |  | 송의섭 |  |  | 1142 | 9 |  | 1 |  |  | 55 | 1 |  | O | 양호 | 양호 | 양호 | 양호 | 양호 | 미정 |  |  | Y |  | 2018-03-11 04:27 | 2018-03-11 04:13 | 2018-03-11 07:45 | 2018-03-11 07:26 | 28 | 19 | 14 | 180 | 212 | AR-10.3
B44150 | AE4150M3 | 32 | 2018-03-11 | C |  | 25 | 0 |  | 11 |  |  | 최용선 |  |  | 1084 | 10 |  | 2 |  |  | 55 | 2 |  |  | 양호 | 양호 | 양호 | 양호 | 양호 | 미정 |  |  | Y |  | 2018-03-11 08:41 | 2018-03-11 08:25 | 2018-03-11 11:55 | 2018-03-11 11:41 | 40 | 14 | 16 | 179 | 210 | AR-9.65
B44154 | KFMN443VS | 32 | 2018-03-11 | C |  | 26 | 0 |  | 12 |  |  | 최용선 |  |  | 1078 | 11 |  | 3 | YES |  | 55 | 3 | YES |  | 양호 | 양호 | 양호 | 양호 | 양호 | 미정 |  |  | Y |  | 2018-03-11 12:47 | 2018-03-11 12:34 | 2018-03-11 16:16 | 2018-03-11 16:03 | 39 | 13 | 13 | 195 | 222 | AR-10.6
B44158 | AE4145MA | 32 | 2018-03-11 | D |  | 27 | 0 |  | 13 | YES |  | 송의섭 |  |  | 1086 | 12 |  | 1 |  |  | 55 | 1 |  | O | 양호 | 양호 | 양호 | 양호 | 양호 | 미정 |  |  | Y |  | 2018-03-11 17:27 | 2018-03-11 17:20 | 2018-03-11 21:00 | 2018-03-11 20:45 | 64 | 15 | 7 | 197 | 220
B44162 | AE4130MV | 32 | 2018-03-11 | D |  | 28 | 0 | 외삽2 | 1 |  |  | 송의섭 |  |  | 1095 | 13 |  | 2 | YES |  | 55 | 2 | YES |  | 양호 | 양호 | 양호 | 양호 | 양호 | 미정 |  |  | N | 3 | 2018-03-11 21:51 | 2018-03-11 21:40 | 2018-03-12 01:42 | 2018-03-12 01:21 | 40 | 21 | 11 | 210 | 242 | P/P180111-01 (200) 자연개공안되 연주에서 파이프3개사용으로 플레이트교체
B44166 | AE4130MV | 32 | 2018-03-11 | B |  | 29 | 0 |  | 2 |  |  |  | 우설식 |  | 1072 | 14 |  | 1 |  |  | 55 | 1 |  | O | 양호 | 양호 | 양호 | 양호 | 양호 | 미정 |  |  | Y |  | 2018-03-12 02:17 | 2018-03-12 02:10 | 2018-03-12 05:52 | 2018-03-12 05:46 | 28 | 6 | 7 | 209 | 222 | AR-10.55
B44170 | SCM440I2 | 32 | 2018-03-12 | C |  | 30 | 0 |  | 3 |  |  | 최용선 |  |  | 1092 | 15 |  | 2 |  |  | 55 | 2 |  |  | 양호 | 양호 | 양호 | 양호 | 양호 | 미정 |  |  | INGOT |  | 2018-03-12 06:21 | 2018-03-12 06:10 | 2018-03-12 09:53 | 2018-03-12 09:19 | 18 | 34 | 11 | 178 | 223 | AR-10.
B44194 | AE5120HM | 32 | 2018-03-13 | C |  | 31 | 0 |  | 4 |  |  | 최용선 |  |  | 1100 | 16 |  | 3 |  |  | 55 | 3 |  |  | 양호 | 양호 | 양호 | 양호 | 양호 | 미정 |  |  | Y |  | 2018-03-13 09:34 | 2018-03-13 09:05 | 2018-03-13 13:10 | 2018-03-13 12:36 | 1392 | 34 | 29 | 182 | 245
B44198 | SM53C | 32 | 2018-03-13 | A |  | 32 | 0 |  | 5 |  |  | 최용선 |  |  | 1130 | 17 | YES | 4 | YES |  | 55 | 4 | YES |  | 양호 | 양호 | 양호 | 양호 | 양호 | 미정 |  |  | Y |  | 2018-03-13 14:07 | 2018-03-13 13:50 | 2018-03-13 17:33 | 2018-03-13 17:13 | 40 | 20 | 17 | 186 | 223 | AR-10.7
A44245 | KSG4120H | 32 | 2018-03-13 | A |  | 33 | 0 |  | 6 |  |  | 강상완 |  |  | 1117 | 1 |  | 1 |  |  | 55 | 1 |  |  | 양호 | 양호 | 양호 | 양호 | 양호 | 미정 |  |  | Y |  | 2018-03-13 18:38 | 2018-03-13 18:20 | 2018-03-13 21:53 | 2018-03-13 21:27 | 47 | 26 | 18 | 169 | 213 | AR-10.0
A44249 | KSG4120H | 32 | 2018-03-13 | B |  | 34 | 0 |  | 7 |  |  | 윤석재 |  |  | 1085 | 2 |  | 2 |  |  | 55 | 2 |  |  | 양호 | 양호 | 양호 | 양호 | 양호 | 미정 |  |  | Y |  | 2018-03-13 23:14 | 2018-03-13 22:38 | 2018-03-14 02:20 | 2018-03-14 02:07 | 45 | 13 | 36 | 173 | 222 | AR-10.25
A44253 | 30MNB5M | 32 | 2018-03-13 | B |  | 35 | 0 |  | 8 |  |  | 윤석재 |  |  | 1090 | 3 |  | 3 |  |  | 55 | 3 |  |  | 양호 | 양호 | 양호 | 양호 | 양호 | 미정 |  |  | Y |  | 2018-03-14 03:16 | 2018-03-14 03:00 | 2018-03-14 07:55 | 2018-03-14 06:54 | 40 | 61 | 16 | 218 | 295 | AR-10.55
A44258 | 30MNB5M | 32 | 2018-03-14 | C |  | 36 | 0 |  | 9 |  |  | 최용선 |  |  | 1088 | 4 |  | 4 | YES |  | 55 | 4 | YES |  | 양호 | 양호 | 양호 | 양호 | 양호 | 미정 |  |  | Y |  | 2018-03-14 08:42 | 2018-03-14 08:28 | 2018-03-14 12:13 | 2018-03-14 12:03 | 33 | 10 | 14 | 201 | 225 | AR-10.4
A44262 | SCR420HN | 32 | 2018-03-14 | C |  | 37 | 0 |  | 10 |  |  | 강상완 | 김웅철 |  | 1091 | 5 |  | 1 |  |  | 55 | 1 |  |  | 양호 | 양호 | 양호 | 양호 | 양호 | 미정 |  |  | Y |  | 2018-03-14 13:04 | 2018-03-14 12:48 | 2018-03-14 16:08 | 2018-03-14 15:42 | 35 | 26 | 16 | 158 | 200 | AR-10.4
B44222 | AE15B36C2 | 32 | 2018-03-14 | A |  | 38 | 0 |  | 11 | [5 empty] | 1135 | 6 |  | 2 |  |  | 55 | 2 |  |  | 양호 | 양호 | 양호 | 양호 | 양호 | 미정 |  |  | Y |  | 2018-03-14 16:56 | 2018-03-14 16:35 | 2018-03-14 20:47 | 2018-03-14 20:27 | 27 | 20 | 21 | 211 | 252 | AR-10.1
B44226 | AE15B36C2 | 32 | 2018-03-14 | A |  | 39 | 0 |  | 12 |  |  | 강상완 |  |  | 1133 | 7 |  | 3 |  |  | 55 | 3 |  |  | 양호 | 양호 | 양호 | 양호 | 양호 | 미정 |  |  | Y |  | 2018-03-14 21:17 | 2018-03-14 21:00 | 2018-03-15 01:05 | 2018-03-15 00:52 | 13 | 13 | 17 | 214 | 245 | AR-9.5
B44230 | SCR415HM | 32 | 2018-03-14 | B |  | 40 | 0 |  | 13 |  |  |  | 우설식 |  | 1083 | 8 |  | 1 |  |  | 55 | 1 |  | O | 양호 | 양호 | 양호 | 양호 | 양호 | 미정 |  |  | Y |  | 2018-03-15 01:39 | 2018-03-15 01:18 | 2018-03-15 05:48 | 2018-03-15 05:25 | 13 | 23 | 21 | 227 | 270 | AR-10.3
A44278 | AE1055MS | 32 | 2018-03-15 | D |  | 41 | 0 |  | 14 | YES |  | 송의섭 |  |  | 1026 | 9 |  | 2 |  |  | 55 | 2 |  |  | 양호 | 양호 | 양호 | 양호 | 양호 | 미정 |  |  | Y |  | 2018-03-15 06:30 | 2018-03-15 06:10 | 2018-03-15 09:43 | 2018-03-15 09:28 | 22 | 15 | 20 | 178 | 213
A44283 | AE1055LS | 32 | 2018-03-15 | D |  | 42 | 0 | 외삽3 | 1 | [5 empty] | 1025 | 10 |  | 3 |  |  | 55 | 3 |  |  | 양호 | 양호 | 양호 | 양호 | 양호 | 미정 |  |  | Y |  | 2018-03-15 12:11 | 2018-03-15 11:55 | 2018-03-15 15:28 | 2018-03-15 15:08 | 132 | 20 | 16 | 177 | 213 | P/P180104-10-203
A44287 | AE1055LS | 32 | 2018-03-15 | A |  | 43 | 0 |  | 2 | [5 empty] | 1132 | 11 |  | 4 | YES |  | 55 | 4 | YES |  | 양호 | 양호 | 양호 | 양호 | 양호 | 미정 |  |  | Y |  | 2018-03-15 16:28 | 2018-03-15 16:10 | 2018-03-15 19:30 | 2018-03-15 19:06 | 42 | 24 | 18 | 159 | 200 | AR-9.6
B44247 | SCR420HB | 32 | 2018-03-15 | A |  | 44 | 0 |  | 3 |  |  | 강상완 | 김민곤 |  | 1131 | 12 |  | 1 |  |  | 55 | 1 |  |  | 양호 | 양호 | 양호 | 양호 | 양호 | 미정 |  |  | Y |  | 2018-03-15 20:17 | 2018-03-15 19:58 | 2018-03-16 00:06 | 2018-03-15 23:23 | 28 | 43 | 19 | 186 | 248 | AR-10.2
B44251 | SCM420C1 | 32 | 2018-03-15 | B |  | 45 | 0 |  | 4 |  |  |  | 우설식 |  | 1080 | 13 |  | 2 | YES |  | 55 | 2 | YES |  | 양호 | 양호 | 양호 | 양호 | 양호 | 미정 |  |  | Y |  | 2018-03-16 01:05 | 2018-03-16 00:55 | 2018-03-16 04:40 | 2018-03-16 04:28 | 49 | 12 | 10 | 203 | 225 | AR-10.5 CN절단됌
B44255 | SCM420HT | 32 | 2018-03-15 | B |  | 46 | 0 |  | 5 |  |  |  | 우설식 |  | 1078 | 14 |  | 1 |  |  | 55 | 1 |  | O | 양호 | 양호 | 양호 | 양호 | 양호 | 미정 |  |  | Y |  | 2018-03-16 05:02 | 2018-03-16 04:47 | 2018-03-16 09:10 | 2018-03-16 08:50 | 7 | 20 | 15 | 228 | 263 | AR-10.05
B44259 | 50CRV4 | 32 | 2018-03-16 | D |  | 47 | 0 |  | 6 |  |  | 송의섭 |  |  | 1087 | 15 |  | 2 |  |  | 55 | 2 |  |  | 양호 | 양호 | 양호 | 양호 | 양호 | 미정 |  |  | Y |  | 2018-03-16 09:54 | 2018-03-16 09:41 | 2018-03-16 14:06 | 2018-03-16 13:27 | 31 | 39 | 13 | 213 | 265
B44263 | AE4145MA2 | 32 | 2018-03-16 | A |  | 48 | 0 |  | 7 |  |  | 송의섭 | 김민곤 |  | 1130 | 16 |  | 3 | YES |  | 55 | 3 | YES |  | 양호 | 양호 | 양호 | 양호 | 양호 | 미정 |  |  | Y |  | 2018-03-16 16:04 | 2018-03-16 15:55 | 2018-03-16 19:39 | 2018-03-16 19:26 | 109 | 13 | 9 | 202 | 224 | AR-10.2 C/N 지금융착
B44267 | SM45CB | 32 | 2018-03-16 | A |  | 49 | 0 |  | 8 |  |  | 강상완 | 김민곤 |  | 1144 | 17 |  | 1 |  |  | 55 | 1 |  | O | 양호 | 양호 | 양호 | 양호 | 양호 | 미정 |  |  | Y |  | 2018-03-16 20:30 | 2018-03-16 20:20 | 2018-03-17 00:35 | 2018-03-17 00:12 | 41 | 23 | 10 | 222 | 255 | AR-10.45
B44271 | SM45CB | 32 | 2018-03-16 | C |  | 50 | 0 |  | 9 |  |  | 최용선 |  |  | 1087 | 18 |  | 2 |  |  | 55 | 2 |  |  | 양호 | 양호 | 양호 | 양호 | 양호 | 미정 |  |  | Y |  | 2018-03-17 01:07 | 2018-03-17 00:47 | 2018-03-17 04:45 | 2018-03-17 04:32 | 12 | 13 | 20 | 204 | 238 | AR-10.6
B44275 | SM45C | 32 | 2018-03-17 | D |  | 51 | 0 |  | 10 |  |  | 최용선 |  |  | 1086 | 19 |  | 3 |  |  | 55 | 3 |  |  | 양호 | 양호 | 양호 | 양호 | 양호 | 미정 |  |  | Y |  | 2018-03-17 06:24 | 2018-03-17 05:54 | 2018-03-17 09:42 | 2018-03-17 09:08 | 69 | 34 | 30 | 163 | 228
B44280 | AE15B34M | 32 | 2018-03-17 | D |  | 52 | 0 | 외삽4 | 1 |  |  | 송의섭 |  |  | 1089 | 20 | YES | 4 | YES |  | 55 | 4 | YES |  | 양호 | 양호 | 양호 | 양호 | 양호 | 미정 |  |  | Y |  | 2018-03-17 11:52 | 2018-03-17 11:45 | 2018-03-17 15:43 | 2018-03-17 15:05 | 123 | 38 | 7 | 193 | 238 | P/P 180106-03(201)
B44286 | SCM440J | 32 | 2018-03-17 | A |  | 53 | 0 |  | 2 |  |  | 송의섭 |  |  | 1120 | 1 |  | 1 |  |  | 55 | 1 |  |  | 양호 | 양호 | 양호 | 양호 | 양호 | 미정 |  |  | Y |  | 2018-03-17 19:01 | 2018-03-17 18:45 | 2018-03-17 22:08 | 2018-03-17 21:47 | 182 | 21 | 16 | 166 | 203 | AR-10.5
A44337 | AE1055M1 | 32 | 2018-03-17 | C |  | 54 | 0 |  | 3 |  |  | 최용선 |  |  | 1098 | 2 |  | 2 |  |  | 55 | 2 |  |  | 양호 | 양호 | 양호 | 양호 | 양호 | 미정 |  |  | Y |  | 2018-03-17 23:11 | 2018-03-17 22:40 | 2018-03-18 02:30 | 2018-03-18 01:58 | 32 | 32 | 31 | 168 | 230 | AR-10.15
A44341 | AE1055M1 | 32 | 2018-03-17 | C |  | 55 | 0 |  | 4 |  |  | 윤호철 | 김웅철 |  | 1095 | 3 |  | 3 |  |  | 55 | 3 |  |  | 양호 | 양호 | 양호 | 양호 | 양호 | 미정 |  |  | Y |  | 2018-03-18 03:37 | 2018-03-18 03:10 | 2018-03-18 06:57 | 2018-03-18 06:29 | 40 | 28 | 27 | 172 | 227 | AR-10
A44345 | STB2 | 32 | 2018-03-18 | D |  | 56 | 0 |  | 5 |  |  | 김웅철 | 장신일 |  | 1098 | 4 |  | 4 | NO |  | 55 | 4 | YES |  | 양호 | 양호 | 양호 | 양호 | 양호 | 미정 |  |  | Y |  | 2018-03-18 08:06 | 2018-03-18 07:40 | 2018-03-18 12:10 | 2018-03-18 11:24 | 43 | 46 | 26 | 198 | 270
C42831 | SCM420HT | 32 | 2018-03-18 | D |  | 57 | 0 |  | 6 |  |  | 남태희 |  |  | 1101 | 5 |  | 1 |  |  | 55 | 1 |  |  | 양호 | 양호 | 양호 | 양호 | 양호 | 미정 |  |  | Y |  | 2018-03-18 13:06 | 2018-03-18 12:45 | 2018-03-18 16:10 | 2018-03-18 16:00 | 35 | 10 | 21 | 174 | 205
C42835 | SCM420HT | 32 | 2018-03-18 | B |  | 58 | 0 |  | 7 |  |  | 윤석재 | 남문희 |  | 1073 | 6 |  | 2 |  |  | 55 | 2 |  |  | 양호 | 양호 | 양호 | 양호 | 양호 | 미정 |  |  | Y |  | 2018-03-18 17:25 | 2018-03-18 17:15 | 2018-03-18 20:32 | 2018-03-18 20:20 | 65 | 12 | 10 | 174 | 197
C42839 | SM45C | 32 | 2018-03-18 | C |  | 59 | 0 |  | 8 |  |  | 남문희 | 윤석재 |  | 1060 | 7 |  | 3 |  |  | 55 | 3 |  |  | 양호 | 양호 | 양호 | 양호 | 양호 | 미정 |  |  | Y |  | 2018-03-18 22:11 | 2018-03-18 22:00 | 2018-03-19 02:00 | 2018-03-19 05:01 | 88 | -181 | 11 | 410 | 240 | 정전으로 작업중단되어 장시간대기로 19호래들로 교체함
C42841 | SM45C | 32 | 2018-03-18 | C |  | 60 | 0 |  | 9 | [5 empty] | 1060 | 7 |  | 3 | YES |  | 55 | 3 | YES |  | 양호 | 양호 | 양호 | 양호 | 양호 | 미정 |  |  | Y |  | 2018-03-19 04:08 | 2018-03-19 04:00 | 2018-03-19 07:10 | 2018-03-19 07:03 | 120 | 8 | 8 | 175 | 190
C42845 | SM45C | 32 | 2018-03-19 | D |  | 61 | 0 |  | 10 |  |  | 남태희 |  |  | 1101 | 8 |  | 1 |  |  | 55 | 1 |  | O | 양호 | 양호 | 양호 | 양호 | 양호 | 미정 |  |  | Y |  | 2018-03-19 07:56 | 2018-03-19 07:45 | 2018-03-19 11:05 | 2018-03-19 10:51 | 35 | 14 | 11 | 174 | 200
C42849 | SM45CB | 32 | 2018-03-19 | D |  | 62 | 0 |  | 11 |  |  | 남태희 |  |  | 1102 | 9 |  | 2 |  |  | 55 | 2 |  |  | 양호 | 양호 | 양호 | 양호 | 양호 | 미정 |  |  | Y |  | 2018-03-19 12:11 | 2018-03-19 12:00 | 2018-03-19 15:30 | 2018-03-19 15:17 | 55 | 13 | 11 | 186 | 210
C42853 | AE4145MA2 | 32 | 2018-03-19 | B |  | 63 | 0 |  | 1 |  |  | 남문희 |  |  | 1095 | 10 |  | 3 |  |  | 55 | 3 |  |  | 양호 | 양호 | 양호 | 양호 | 양호 | 미정 |  |  | INGOT |  | 2018-03-19 16:28 | 2018-03-19 16:10 | 2018-03-19 20:15 | 2018-03-19 19:25 | 40 | 50 | 18 | 177 | 245 | PP 180108-02-220
C42857 | SM10CB | 32 | 2018-03-19 | B |  | 64 | 0 |  | 2 |  |  | 남문희 |  |  | 1070 | 11 |  | 4 | YES |  | 55 | 4 | YES |  | 양호 | 양호 | 양호 | 양호 | 양호 | 미정 |  |  | Y |  | 2018-03-19 21:11 | 2018-03-19 20:55 | 2018-03-20 00:45 | 2018-03-20 00:13 | 40 | 32 | 16 | 182 | 230
C42861 | SM10CS | 32 | 2018-03-19 | C |  | 65 | 0 |  | 3 | [5 empty] | 1060 | 12 |  | 1 |  |  | 55 | 1 |  |  | 양호 | 양호 | 양호 | 양호 | 양호 | 미정 |  |  | Y |  | 2018-03-20 01:47 | 2018-03-20 01:35 | 2018-03-20 05:00 | 2018-03-20 04:40 | 50 | 20 | 12 | 173 | 205
C42864 | AE15B36D2 | 32 | 2018-03-19 | C |  | 66 | 0 |  | 4 | [5 empty] | 1060 | 13 |  | 2 |  |  | 55 | 2 |  |  | 양호 | 양호 | 양호 | 양호 | 양호 | 미정 |  |  | Y |  | 2018-03-20 05:47 | 2018-03-20 05:30 | 2018-03-20 09:15 | 2018-03-20 08:53 | 30 | 22 | 17 | 186 | 225
C42868 | AE15B36D2 | 32 | 2018-03-20 | A |  | 67 | 0 |  | 5 | [5 empty] | 1079 | 14 |  | 3 |  |  | 55 | 3 |  |  | 양호 | 양호 | 양호 | 양호 | 양호 | 미정 |  |  | Y |  | 2018-03-20 10:06 | 2018-03-20 09:50 | 2018-03-20 13:15 | 2018-03-20 12:52 | 35 | 23 | 16 | 166 | 205
C42872 | AE4140M9 | 32 | 2018-03-20 | B |  | 68 | 0 |  | 6 |  |  | 남문희 |  |  | 1079 | 15 |  | 4 | YES |  | 55 | 4 | YES |  | 양호 | 양호 | 양호 | 양호 | 양호 | 미정 |  |  | Y |  | 2018-03-20 15:41 | 2018-03-20 15:15 | 2018-03-20 19:25 | 2018-03-20 18:58 | 120 | 27 | 26 | 197 | 250
C42876 | AE4140M9 | 32 | 2018-03-20 | B |  | 69 | 0 |  | 7 | YES |  | 남문희 |  |  | 1088 | 16 |  | 1 |  |  | 55 | 1 |  |  | 양호 | 양호 | 양호 | 양호 | 양호 | 미정 |  |  | Y |  | 2018-03-20 20:19 | 2018-03-20 20:10 | 2018-03-20 23:40 | 2018-03-20 23:15 | 45 | 25 | 9 | 176 | 210
C42880 | ATA105 | 32 | 2018-03-20 | C |  | 70 | 0 |  | 1 | [5 empty] | 1060 | 17 |  | 2 |  |  | 55 | 2 |  |  | 양호 | 양호 | 양호 | 양호 | 양호 | 미정 |  |  | Y |  | 2018-03-21 00:42 | 2018-03-21 00:35 | 2018-03-21 04:20 | 2018-03-21 04:03 | 55 | 17 | 7 | 201 | 225 | P/P교체, 180108-04-197, 잔존:150mm
C42884 | ATA105M2 | 32 | 2018-03-20 | C |  | 71 | 0 |  | 2 | [5 empty] | 1060 | 18 | YES | 3 | YES |  | 55 | 3 | YES |  | 양호 | 양호 | 양호 | 양호 | 양호 | 미정 |  |  | Y |  | 2018-03-21 05:13 | 2018-03-21 05:00 | 2018-03-21 08:40 | 2018-03-21 08:02 | 40 | 38 | 13 | 170 | 220
C42888 | ATA105M2 | 32 | 2018-03-21 | A |  | 72 | 0 |  | 3 | [5 empty] | 1078 | 1 |  | 1 |  |  | 55 | 1 |  | O | 양호 | 양호 | 양호 | 양호 | 양호 | 미정 |  |  | Y |  | 2018-03-21 09:30 | 2018-03-21 09:15 | 2018-03-21 12:45 | 2018-03-21 12:01 | 35 | 44 | 15 | 151 | 210
C42892 | ATA105M2 | 32 | 2018-03-21 | A |  | 73 | 0 |  | 4 | [5 empty] | 1075 | 2 |  | 2 |  |  | 55 | 2 |  |  | 양호 | 양호 | 양호 | 양호 | 양호 | 미정 |  |  | Y |  | 2018-03-21 14:03 | 2018-03-21 13:40 | 2018-03-21 16:55 | 2018-03-21 16:37 | 55 | 18 | 23 | 154 | 195
C42896 | SM40CM4 | 32 | 2018-03-21 | B |  | 74 | 0 |  | 5 |  |  | 윤석재 | 남문희 |  | 1078 | 3 |  | 3 |  |  | 55 | 3 |  |  | 양호 | 양호 | 양호 | 양호 | 양호 | 미정 |  |  | Y |  | 2018-03-21 18:55 | 2018-03-21 18:40 | 2018-03-21 22:00 | 2018-03-21 21:49 | 105 | 11 | 15 | 174 | 200
C42900 | SFMN438V | 32 | 2018-03-21 | D |  | 75 | 0 |  | 6 |  |  | 남태희 |  |  | 1101 | 4 |  | 4 | YES |  | 55 | 4 | YES |  | 양호 | 양호 | 양호 | 양호 | 양호 | 미정 |  |  | Y |  | 2018-03-21 23:12 | 2018-03-21 23:00 | 2018-03-22 02:30 | 2018-03-22 02:16 | 60 | 14 | 12 | 184 | 210
C42904 | SFMN438V | 32 | 2018-03-21 | D |  | 76 | 0 |  | 7 |  |  | 남태희 |  |  | 1101 | 5 |  | 1 |  |  | 55 | 1 |  |  | 양호 | 양호 | 양호 | 양호 | 양호 | 미정 |  |  | Y |  | 2018-03-22 03:38 | 2018-03-22 03:20 | 2018-03-22 07:20 | 2018-03-22 07:13 | 50 | 7 | 18 | 215 | 240 | AR- 12.2
C42908 | SCM415 | 32 | 2018-03-22 | A |  | 77 | 0 |  | 8 | [5 empty] | 1080 | 6 |  | 2 |  |  | 55 | 2 |  |  | 양호 | 양호 | 양호 | 양호 | 양호 | 미정 |  |  | Y |  | 2018-03-22 08:10 | 2018-03-22 08:00 | 2018-03-22 11:35 | 2018-03-22 11:13 | 40 | 22 | 10 | 182 | 215 | AR -11.7
C42912 | SCM415HS | 32 | 2018-03-22 | A |  | 78 | 0 |  | 9 | [5 empty] | 1084 | 7 |  | 3 |  |  | 55 | 3 |  |  | 양호 | 양호 | 양호 | 양호 | 양호 | 미정 |  |  | Y |  | 2018-03-22 12:29 | 2018-03-22 12:15 | 2018-03-22 16:00 | 2018-03-22 15:25 | 40 | 35 | 14 | 176 | 225
C42917 | SCM435HF | 32 | 2018-03-22 | B |  | 79 | 0 |  | 1 |  |  | 남문희 |  |  | 1070 | 8 |  | 1 |  |  | 55 | 1 |  | O | 양호 | 양호 | 양호 | 양호 | 양호 | 미정 |  |  | Y |  | 2018-03-22 19:07 | 2018-03-22 19:00 | 2018-03-22 22:35 | 2018-03-22 22:27 | 180 | 8 | 7 | 200 | 215 | PP 180110-07-208
C42921 | SM58CR | 32 | 2018-03-22 | D |  | 80 | 0 |  | 2 |  |  | 남태희 | 남문희 |  | 1101 | 9 |  | 2 |  |  | 55 | 2 |  |  | 양호 | 양호 | 양호 | 양호 | 양호 | 미정 |  |  | Y |  | 2018-03-22 23:37 | 2018-03-22 23:20 | 2018-03-23 02:55 | 2018-03-23 02:44 | 45 | 11 | 17 | 187 | 215
C42925 | SM58CR | 32 | 2018-03-22 | D |  | 81 | 0 |  | 3 |  |  | 남태희 | 남문희 |  | 1101 | 10 |  | 3 |  |  | 55 | 3 |  |  | 양호 | 양호 | 양호 | 양호 | 양호 | 미정 |  |  | Y |  | 2018-03-23 04:06 | 2018-03-23 03:40 | 2018-03-23 07:36 | 2018-03-23 06:56 | 45 | 40 | 26 | 170 | 236 | 대보수 처리(12-13단 9시 영구장)
B44584 | SMN415 | 32 | 2018-03-31 | B | LADLE 대보수 첫회 | 1 | 0 | 내삽 | 1 |  |  | 장신일 |  |  | 1050 | 1 |  | 1 |  |  | 55 | 1 |  | O | 양호 | 양호 | 양호 | 양호 | 양호 | 미정 |  |  | Y |  | 2018-03-31 22:04 | 2018-03-31 21:45 | 2018-04-01 01:27 | 2018-04-01 01:12 | 12369 | 15 | 19 | 188 | 222 | P/P 171127-08 (176) | 7 | 2018-03-30 11:00 | 2018-03-31 19:10 | 1930 | 629 | 30 | 5 | 2018-03-31 19:40 | 2018-03-31 21:45 | 125 | 1050 | 211 | 225 | 230 | 19
B44588 | SMN415 | 32 | 2018-03-31 | B |  | 2 | 0 |  | 2 | [5 empty] | 1080 | 2 |  | 2 |  |  | 55 | 2 |  |  | 양호 | 양호 | 양호 | 양호 | 양호 | 미정 |  |  | Y |  | 2018-04-01 01:59 | 2018-04-01 01:40 | 2018-04-01 05:15 | 2018-04-01 05:05 | 13 | 10 | 19 | 186 | 215 | AR 10.6
B42907 | AE4330VM2 | 33 | 2018-01-07 | B | LADLE 대보수 첫회 | 1 | 0 |  | 1 |  |  | 송의섭 |  |  | 1100 | 1 |  | 1 |  |  | 55 | 1 |  | O | 양호 | 양호 | 양호 | 양호 | 양호 | 미정 |  |  | Y |  | 2018-01-08 00:21 | 2018-01-08 00:08 | 2018-01-08 04:13 | 2018-01-08 04:02 | 476585288 | 11 | 13 | 222 | 245 | AR-11.15 | 8 | 2018-01-06 09:10 | 2018-01-06 18:30 | 560 | 835 | 30 | 5 | 2018-01-06 19:00 | 2018-01-08 00:08 | 1748 | 1100 | 0 | 0 | 0 | 13
B42911 | SM45C | 33 | 2018-01-07 | B |  | 2 | 0 |  | 2 |  |  |  | 윤석재 |  | 1079 | 2 |  | 2 |  |  | 55 | 2 |  |  | 양호 | 양호 | 양호 | 양호 | 양호 | 미정 |  |  | Y |  | 2018-01-08 04:56 | 2018-01-08 04:42 | 2018-01-08 09:38 | 2018-01-08 08:53 | 29 | 45 | 14 | 237 | 296 | AR-10.55 4T정도 남아서 B42915에 이월함
A42945 | STB2 | 33 | 2018-01-08 | C |  | 3 | 0 |  | 3 |  |  | 최용선 |  |  | 1091 | 3 |  | 3 |  |  | 55 | 3 |  |  | 양호 | 양호 | 양호 | 양호 | 양호 | 미정 |  |  | Y |  | 2018-01-08 12:25 | 2018-01-08 12:10 | 2018-01-08 16:08 | 2018-01-08 15:47 | 152 | 21 | 15 | 203 | 238 | AR-10.6
B42922 | SNCM8I | 33 | 2018-01-08 | A |  | 4 | 0 |  | 4 | [5 empty] | 1132 | 4 |  | 1 |  |  | 65 | 1 |  | O | 양호 | 양호 | 양호 | 양호 | 양호 | 미정 |  |  | INGOT |  | 2018-01-08 17:04 | 2018-01-08 16:42 | 2018-01-08 19:50 | 2018-01-08 19:28 | 34 | 22 | 22 | 144 | 188 | AR-10.7
A42951 | BP-SCR420HC | 33 | 2018-01-08 | A |  | 5 | 0 |  | 5 | [5 empty] | 1122 | 5 |  | 2 | YES |  | 65 | 2 | YES |  | 양호 | 양호 | 양호 | 양호 | 양호 | 미정 |  |  | Y |  | 2018-01-08 20:33 | 2018-01-08 20:24 | 2018-01-09 00:08 | 2018-01-08 23:56 | 34 | 12 | 9 | 203 | 224 | AR-10.30
A42955 | BP-SCR420HC | 33 | 2018-01-08 | B |  | 6 | 0 |  | 6 |  |  | 우설식 |  |  | 1083 | 6 |  | 1 |  |  | 55 | 1 |  | O | 양호 | 양호 | 양호 | 양호 | 양호 | 미정 |  |  | Y |  | 2018-01-09 00:51 | 2018-01-09 00:36 | 2018-01-09 04:05 | 2018-01-09 03:38 | 28 | 27 | 15 | 167 | 209 | AR-10.7
B42933 | SCM822HD2 | 33 | 2018-01-08 | B |  | 7 | 0 |  | 7 |  |  | 우설식 |  |  | 1075 | 7 |  | 2 |  |  | 55 | 2 |  |  | 양호 | 양호 | 양호 | 양호 | 양호 | 미정 |  |  | Y |  | 2018-01-09 04:31 | 2018-01-09 04:15 | 2018-01-09 08:10 | 2018-01-09 07:58 | 10 | 12 | 16 | 207 | 235 | AR-10.45
A42964 | AE1055LS | 33 | 2018-01-09 | C |  | 8 | 0 |  | 8 |  |  | 최용선 |  |  | 1091 | 8 |  | 3 | YES |  | 55 | 3 | YES |  | 양호 | 양호 | 양호 | 양호 | 양호 | 미정 |  |  | Y |  | 2018-01-09 10:07 | 2018-01-09 09:50 | 2018-01-09 13:10 | 2018-01-09 12:54 | 100 | 16 | 17 | 167 | 200 | AR-10.7 C/N 철피녹음
A42968 | AE1055LS | 33 | 2018-01-09 | A |  | 9 | 0 |  | 9 |  |  | 최용선 |  |  | 1125 | 9 |  | 4 | YES |  | 55 | 4 | YES |  | 양호 | 양호 | 양호 | 양호 | 양호 | 미정 |  |  | Y |  | 2018-01-09 14:18 | 2018-01-09 14:08 | 2018-01-09 17:26 | 2018-01-09 16:55 | 58 | 31 | 10 | 157 | 198 | AR-10.6
A42972 | SP-AE1055LS | 33 | 2018-01-09 | A |  | 10 | 0 |  | 10 |  |  | 강상완 |  |  | 1136 | 10 |  | 1 | YES |  | 55 | 1 | YES |  | 양호 | 양호 | 양호 | 양호 | 양호 | 미정 |  |  | Y |  | 2018-01-09 18:28 | 2018-01-09 18:12 | 2018-01-09 21:32 | 2018-01-09 21:17 | 46 | 15 | 16 | 169 | 200 | AR-10.55 C/N 철피 수포생김
A42976 | SP-AE1055LS | 33 | 2018-01-09 | B |  | 11 | 0 |  | 11 | [5 empty] | 1085 | 11 |  | 1 |  |  | 55 | 1 |  | O | 양호 | 양호 | 양호 | 양호 | 양호 | 미정 |  |  | Y |  | 2018-01-09 22:33 | 2018-01-09 22:20 | 2018-01-10 01:55 | 2018-01-10 01:41 | 48 | 14 | 13 | 188 | 215 | AR-9.8
A42980 | KBMA75S | 33 | 2018-01-09 | B |  | 12 | 0 |  | 12 |  |  | 윤석재 |  |  | 1088 | 12 |  | 2 |  |  | 55 | 2 |  |  | 양호 | 양호 | 양호 | 양호 | 양호 | 미정 |  |  | Y |  | 2018-01-10 02:40 | 2018-01-10 02:33 | 2018-01-10 07:03 | 2018-01-10 06:39 | 38 | 24 | 7 | 239 | 270 | AR-9.85
A42984 | STB2 | 33 | 2018-01-10 | D |  | 13 | 0 |  | 13 |  |  | 장신일 |  |  | 1086 | 13 |  | 3 |  |  | 55 | 3 |  |  | 양호 | 양호 | 양호 | 양호 | 양호 | 미정 |  |  | Y |  | 2018-01-10 07:26 | 2018-01-10 07:13 | 2018-01-10 10:30 | 2018-01-10 10:17 | 10 | 13 | 13 | 171 | 197 | AR-9.7
A42988 | STB2 | 33 | 2018-01-10 | D |  | 14 | 0 |  | 14 | YES |  |  | 장신일 |  | 1086 | 14 |  | 4 | YES |  | 55 | 4 | YES |  | 양호 | 양호 | 양호 | 양호 | 양호 | 미정 |  |  | Y |  | 2018-01-10 11:33 | 2018-01-10 11:20 | 2018-01-10 15:20 | 2018-01-10 14:45 | 50 | 35 | 13 | 191 | 240
A42992 | STB2 | 33 | 2018-01-10 | A |  | 15 | 0 | 외삽1 | 1 |  |  | 강상완 | 우설식 |  | 1126 | 15 |  | 1 |  |  | 55 | 1 |  |  | 양호 | 양호 | 양호 | 양호 | 양호 | 미정 |  |  | Y |  | 2018-01-10 16:28 | 2018-01-10 16:06 | 2018-01-10 19:23 | 2018-01-10 19:07 | 46 | 16 | 22 | 159 | 197 | AR-10.5
A42996 | STB2 | 33 | 2018-01-10 | A |  | 16 | 0 |  | 2 | [5 empty] | 1124 | 16 |  | 2 |  |  | 55 | 2 |  |  | 양호 | 양호 | 양호 | 양호 | 양호 | 미정 |  |  | Y |  | 2018-01-10 20:30 | 2018-01-10 20:08 | 2018-01-10 23:55 | 2018-01-10 23:33 | 45 | 22 | 22 | 183 | 227 | AR-10.9
A43004 | 42CRMO4MS | 33 | 2018-01-10 | B |  | 18 | 0 |  | 4 |  |  | 우설식 |  |  | 1132 | 18 | YES | 4 | YES |  | 55 | 4 | YES |  | 양호 | 양호 | 양호 | 양호 | 양호 | 미정 |  |  | Y |  | 2018-01-11 04:42 | 2018-01-11 04:26 | 2018-01-11 09:00 | 2018-01-11 08:07 | 271 | 53 | 16 | 206 | 274 | AR-10.15
B42981 | SM45CB | 33 | 2018-01-11 | D |  | 19 | 0 |  | 5 |  |  | 장신일 |  |  | 1087 | 1 |  | 1 |  |  | 55 | 1 |  |  | 양호 | 양호 | 양호 | 양호 | 양호 | 미정 |  |  | Y |  | 2018-01-11 09:52 | 2018-01-11 09:47 | 2018-01-11 13:25 | 2018-01-11 12:54 | 47 | 31 | 5 | 182 | 218
C41552 | SUP9DM | 33 | 2018-01-11 | D |  | 20 | 0 |  | 6 |  |  | 남태희 |  |  | 1081 | 2 |  | 2 |  |  | 55 | 2 |  |  | 양호 | 양호 | 양호 | 양호 | 양호 | 미정 |  |  | Y |  | 2018-01-11 14:07 | 2018-01-11 13:55 | 2018-01-11 17:30 | 2018-01-11 16:58 | 30 | 32 | 12 | 171 | 215
C41556 | SUP9DM | 33 | 2018-01-11 | A |  | 21 | 0 |  | 7 | [5 empty] | 1088 | 3 |  | 3 |  |  | 55 | 3 |  |  | 양호 | 양호 | 양호 | 양호 | 양호 | 미정 |  |  | Y |  | 2018-01-11 18:29 | 2018-01-11 18:18 | 2018-01-11 21:40 | 2018-01-11 21:13 | 48 | 27 | 11 | 164 | 202
C41560 | SUP9DM | 33 | 2018-01-11 | C |  | 22 | 0 |  | 8 | [5 empty] | 1060 | 4 |  | 4 | YES |  | 55 | 4 | YES |  | 양호 | 양호 | 양호 | 양호 | 양호 | 미정 |  |  | Y |  | 2018-01-11 22:45 | 2018-01-11 22:35 | 2018-01-12 02:00 | 2018-01-12 01:33 | 55 | 27 | 10 | 168 | 205
C41564 | SM38C | 33 | 2018-01-11 | C |  | 23 | 0 |  | 9 | [5 empty] | 1060 | 5 |  | 1 |  |  | 55 | 1 |  |  | 양호 | 양호 | 양호 | 양호 | 양호 | 미정 |  |  | Y |  | 2018-01-12 04:03 | 2018-01-12 03:50 | 2018-01-12 07:25 | 2018-01-12 07:07 | 110 | 18 | 13 | 184 | 215
C41568 | AE1038M | 33 | 2018-01-12 | D |  | 24 | 0 |  | 10 |  |  | 남태희 |  |  | 1101 | 6 |  | 2 |  |  | 55 | 2 |  |  | 양호 | 양호 | 양호 | 양호 | 양호 | 미정 |  |  | Y |  | 2018-01-12 08:41 | 2018-01-12 08:35 | 2018-01-12 11:45 | 2018-01-12 11:25 | 70 | 20 | 6 | 164 | 190
C41572 | AE1038M | 33 | 2018-01-12 | D |  | 25 | 0 |  | 11 |  |  | 남태희 |  |  | 1102 | 7 |  | 3 | YES |  | 55 | 3 | YES |  | 양호 | 양호 | 양호 | 양호 | 양호 | 미정 |  |  | Y |  | 2018-01-12 13:07 | 2018-01-12 12:50 | 2018-01-12 16:25 | 2018-01-12 15:56 | 65 | 29 | 17 | 168 | 215
C41576 | SF40CVM1 | 33 | 2018-01-12 | A |  | 26 | 0 |  | 12 |  |  | 남태희 |  |  | 1095 | 8 |  | 1 |  |  | 55 | 1 |  | O | 양호 | 양호 | 양호 | 양호 | 양호 | 미정 |  |  | Y |  | 2018-01-12 18:42 | 2018-01-12 18:25 | 2018-01-12 21:50 | 2018-01-12 21:17 | 120 | 33 | 17 | 155 | 205
C41580 | SF40CVM1 | 33 | 2018-01-12 | C |  | 27 | 0 |  | 13 | YES |  |  |  |  | 1060 | 9 |  | 2 |  |  | 55 | 2 |  |  | 양호 | 양호 | 양호 | 양호 | 양호 | 미정 |  |  | Y |  | 2018-01-12 22:58 | 2018-01-12 22:45 | 2018-01-13 02:15 | 2018-01-13 01:43 | 55 | 32 | 13 | 165 | 210
C41585 | 20MNNIVS6M | 33 | 2018-01-12 | C |  | 28 | 0 |  | 1 | [5 empty] | 1060 | 10 |  | 3 |  |  | 55 | 3 |  |  | 양호 | 양호 | 양호 | 양호 | 양호 | 미정 |  |  | Y |  | 2018-01-13 04:58 | 2018-01-13 05:00 | 2018-01-13 08:30 | 2018-01-13 08:13 | 165 | 17 | -2 | 195 | 210 | P/P교체, 6-23-235, 잔존:280mm
C41589 | SCM440I6 | 33 | 2018-01-13 | D |  | 29 | 0 |  | 2 |  |  | 남태희 |  |  | 1101 | 11 |  | 4 | YES |  | 55 | 4 | YES |  | 양호 | 양호 | 양호 | 양호 | 양호 | 미정 |  |  | INGOT |  | 2018-01-13 10:00 | 2018-01-13 09:50 | 2018-01-13 12:25 | 2018-01-13 12:05 | 80 | 20 | 10 | 125 | 155
C41593 | SM20CB | 33 | 2018-01-13 | B |  | 30 | 0 |  | 3 |  |  | 남태희 |  |  | 1099 | 12 |  | 1 |  |  | 55 | 1 |  |  | 양호 | 양호 | 양호 | 양호 | 양호 | 미정 |  |  | Y |  | 2018-01-13 14:26 | 2018-01-13 14:05 | 2018-01-13 17:30 | 2018-01-13 17:03 | 100 | 27 | 21 | 156 | 205
C41597 | SM20C | 33 | 2018-01-13 | B |  | 31 | 0 |  | 4 |  |  | 남문희 |  |  | 1089 | 13 |  | 2 |  |  | 55 | 2 |  |  | 양호 | 양호 | 양호 | 양호 | 양호 | 미정 |  |  | Y |  | 2018-01-13 18:32 | 2018-01-13 18:15 | 2018-01-13 21:30 | 2018-01-13 21:20 | 45 | 10 | 17 | 168 | 195
C41601 | SM20C | 33 | 2018-01-13 | C |  | 32 | 0 |  | 5 |  |  |  | 남문희 |  | 1060 | 14 |  | 3 | YES |  | 55 | 3 | YES |  | 양호 | 양호 | 양호 | 양호 | 양호 | 미정 |  |  | Y |  | 2018-01-13 22:40 | 2018-01-13 22:30 | 2018-01-14 02:10 | 2018-01-14 01:32 | 60 | 38 | 10 | 172 | 220
C41605 | SM45CB | 33 | 2018-01-13 | C |  | 33 | 0 |  | 6 | [5 empty] | 1060 | 15 |  | 1 |  |  | 55 | 1 |  | O | 양호 | 양호 | 양호 | 양호 | 양호 | 미정 |  |  | Y |  | 2018-01-14 03:06 | 2018-01-14 02:55 | 2018-01-14 06:30 | 2018-01-14 06:18 | 45 | 12 | 11 | 192 | 215
C41609 | SM45C | 33 | 2018-01-14 | D |  | 34 | 0 |  | 7 |  |  | 남태희 |  |  | 1101 | 16 |  | 2 |  |  | 55 | 2 |  |  | 양호 | 양호 | 양호 | 양호 | 양호 | 미정 |  |  | Y |  | 2018-01-14 07:38 | 2018-01-14 07:10 | 2018-01-14 10:45 | 2018-01-14 10:39 | 40 | 6 | 28 | 181 | 215
C41613 | XC48 | 33 | 2018-01-14 | D |  | 35 | 0 |  | 8 |  |  | 남태희 |  |  | 1102 | 17 | YES | 3 | YES |  | 55 | 3 | YES |  | 양호 | 양호 | 양호 | 양호 | 양호 | 미정 |  |  | Y |  | 2018-01-14 11:40 | 2018-01-14 11:30 | 2018-01-14 14:55 | 2018-01-14 14:45 | 45 | 10 | 11 | 184 | 205
B43060 | SCM435HF | 33 | 2018-01-14 | C |  | 36 | 0 |  | 9 | [5 empty] | 1080 | 1 |  | 1 |  |  | 55 | 1 |  | O | 양호 | 양호 | 양호 | 양호 | 양호 | 미정 |  |  | Y |  | 2018-01-14 23:40 | 2018-01-14 23:25 | 2018-01-15 03:05 | 2018-01-15 02:40 | 510 | 25 | 15 | 180 | 220
B43064 | AE4140M12 | 33 | 2018-01-14 | C |  | 37 | 0 |  | 10 |  |  | 최용선 |  |  | 1091 | 2 |  | 2 |  |  | 55 | 2 |  |  | 양호 | 양호 | 양호 | 양호 | 양호 | 미정 |  |  | Y |  | 2018-01-15 04:09 | 2018-01-15 03:48 | 2018-01-15 07:48 | 2018-01-15 07:25 | 43 | 23 | 21 | 196 | 240 | AR-10.25
B43068 | SCR420HB | 33 | 2018-01-15 | A |  | 38 | 0 |  | 11 | [5 empty] | 1127 | 3 |  | 3 |  |  | 55 | 3 |  |  | 양호 | 양호 | 양호 | 양호 | 양호 | 미정 |  |  | Y |  | 2018-01-15 08:19 | 2018-01-15 08:08 | 2018-01-15 11:45 | 2018-01-15 11:15 | 20 | 30 | 11 | 176 | 217 | AR-8.9
B43072 | SCR420HB | 33 | 2018-01-15 | A |  | 39 | 0 |  | 12 | [5 empty] | 1136 | 4 |  | 4 | YES |  | 55 | 4 | YES |  | 양호 | 양호 | 양호 | 양호 | 양호 | 미정 |  |  | Y |  | 2018-01-15 12:48 | 2018-01-15 12:45 | 2018-01-15 16:30 | 2018-01-15 15:49 | 60 | 41 | 3 | 181 | 225 | AR-9.95
B43076 | SCR420HB | 33 | 2018-01-15 | B |  | 40 | 0 |  | 13 |  |  |  | 윤석재 |  | 1076 | 5 |  | 1 |  |  | 55 | 1 |  |  | 양호 | 양호 | 양호 | 양호 | 양호 | 미정 |  |  | Y |  | 2018-01-15 17:30 | 2018-01-15 17:20 | 2018-01-15 21:02 | 2018-01-15 20:46 | 50 | 16 | 10 | 197 | 222 | AR-9.5
B43080 | SFMN438VM2 | 33 | 2018-01-15 | C |  | 41 | 0 |  | 14 | YES |  |  | 윤석재 |  | 1090 | 6 |  | 2 |  |  | 55 | 2 |  |  | 양호 | 양호 | 양호 | 양호 | 양호 | 미정 |  |  | Y |  | 2018-01-15 22:34 | 2018-01-15 21:50 | 2018-01-16 01:55 | 2018-01-16 01:44 | 48 | 11 | 44 | 189 | 245 | AR-9.65
B43084 | AE1548M | 33 | 2018-01-15 | C |  | 42 | 0 | 외삽3 | 1 |  |  | 윤호철 | 김웅철 |  | 1096 | 7 |  | 3 |  |  | 55 | 3 |  |  | 양호 | 양호 | 양호 | 양호 | 양호 | 미정 |  |  | Y |  | 2018-01-16 02:45 | 2018-01-16 02:30 | 2018-01-16 06:30 | 2018-01-16 09:32 | 35 | -182 | 15 | 407 | 240 | P/P 171124-04 (222)
B43087 | AE1548M | 33 | 2018-01-16 | A |  | 43 | 0 |  | 2 | [5 empty] | 1138 | 7 |  | 3 |  |  | 55 | 3 |  |  | 양호 | 양호 | 양호 | 양호 | 양호 | 미정 |  |  | Y |  | 2018-01-16 07:28 | 2018-01-16 07:05 | 2018-01-16 10:54 | 2018-01-16 10:36 | 35 | 18 | 23 | 187 | 229 | AR-10.25
B43091 | AE1548 | 33 | 2018-01-16 | A |  | 44 | 0 |  | 3 |  |  | 강상완 |  |  | 1136 | 8 |  | 4 | YES |  | 55 | 4 | YES |  | 양호 | 양호 | 양호 | 양호 | 양호 | 미정 |  |  | Y |  | 2018-01-16 11:50 | 2018-01-16 11:30 | 2018-01-16 15:10 | 2018-01-16 14:44 | 36 | 26 | 20 | 174 | 220 | AR-9.30
B43095 | AE1548 | 33 | 2018-01-16 | B |  | 45 | 0 |  | 4 |  |  |  | 우설식 |  | 1065 | 9 |  | 1 |  |  | 55 | 1 |  |  | 양호 | 양호 | 양호 | 양호 | 양호 | 미정 |  |  | Y |  | 2018-01-16 16:04 | 2018-01-16 15:45 | 2018-01-16 19:23 | 2018-01-16 19:09 | 35 | 14 | 19 | 185 | 218 | AR-9.65
B43099 | AE1548 | 33 | 2018-01-16 | B |  | 46 | 0 |  | 5 |  |  | 우설식 |  |  | 1079 | 10 |  | 2 |  |  | 55 | 2 |  |  | 양호 | 양호 | 양호 | 양호 | 양호 | 미정 |  |  | Y |  | 2018-01-16 20:13 | 2018-01-16 20:00 | 2018-01-16 23:48 | 2018-01-16 23:20 | 37 | 28 | 13 | 188 | 228 | AR-9.7
B43103 | AE4340 | 33 | 2018-01-16 | D |  | 47 | 0 |  | 6 |  |  | 송의섭 |  |  | 1086 | 11 |  | 3 |  |  | 55 | 3 |  |  | 양호 | 양호 | 양호 | 양호 | 양호 | 미정 |  |  | Y |  | 2018-01-17 00:40 | 2018-01-17 00:35 | 2018-01-17 04:27 | 2018-01-17 04:11 | 47 | 16 | 5 | 211 | 232
B43107 | AE4330VM2 | 33 | 2018-01-16 | D |  | 48 | 0 |  | 7 |  |  | 송의섭 |  |  | 1086 | 12 |  | 4 | YES |  | 55 | 4 | YES |  | 양호 | 양호 | 양호 | 양호 | 양호 | 미정 |  |  | Y |  | 2018-01-17 05:42 | 2018-01-17 05:05 | 2018-01-17 09:30 | 2018-01-17 08:51 | 38 | 39 | 37 | 189 | 265
B43110 | SNCM438VI | 33 | 2018-01-17 | A |  | 49 | 0 |  | 8 | YES | 150 |  |  |  | 1155 | 13 |  | 1 |  |  | 55 | 1 |  |  | 양호 | 양호 | 양호 | 양호 | 양호 | 미정 |  |  | INGOT |  | 2018-01-17 11:11 | 2018-01-17 10:58 | 2018-01-17 14:15 | 2018-01-17 13:59 | 88 | 16 | 13 | 168 | 197 | AR-10.0 S/B 용강침투 중보수처리
B43199 | AE1548 | 33 | 2018-01-21 | B | LADLE 중보수 첫회 | 50 | 1 |  | 1 |  |  | 우설식 |  |  | 1150 | 1 |  | 1 |  |  | 55 | 1 |  |  | 양호 | 양호 | 양호 | 양호 | 양호 | 미정 |  |  | Y |  | 2018-01-21 09:56 | 2018-01-21 09:38 | 2018-01-21 13:25 | 2018-01-21 13:08 | 5483 | 17 | 18 | 192 | 227 | AR 10.35 PP170831-01 216 | 8 | 2018-01-20 16:15 | 2018-01-21 06:40 | 865 | 1095 | 20 | 4 | 2018-01-21 07:00 | 2018-01-21 09:38 | 158 |  |  |  |  | 18
B43203 | AE1548 | 33 | 2018-01-21 | C |  | 51 | 2 |  | 2 | [5 empty] | 1092 | 2 |  | 2 |  |  | 55 | 2 |  |  | 양호 | 양호 | 양호 | 양호 | 양호 | 미정 |  |  | Y |  | 2018-01-21 14:16 | 2018-01-21 14:05 | 2018-01-21 17:50 | 2018-01-21 17:25 | 40 | 25 | 11 | 190 | 225
C41770 | SCM415C2 | 33 | 2018-01-21 | A |  | 52 | 3 |  | 3 | [5 empty] | 1024 | 3 |  | 3 |  |  | 55 | 3 |  |  | 양호 | 양호 | 양호 | 양호 | 양호 | 미정 |  |  | INGOT |  | 2018-01-21 23:03 | 2018-01-21 22:30 | 2018-01-22 01:35 | 2018-01-22 01:28 | 280 | 7 | 33 | 145 | 185
C41774 | SM50CM | 33 | 2018-01-21 | A |  | 53 | 4 |  | 4 | [5 empty] | 1078 | 4 |  | 4 | YES |  | 55 | 4 | YES |  | 양호 | 양호 | 양호 | 양호 | 양호 | 미정 |  |  | Y |  | 2018-01-22 03:35 | 2018-01-22 03:35 | 2018-01-22 07:00 | 2018-01-22 06:31 | 120 | 29 | 0 | 176 | 205
C41778 | SM50CM | 33 | 2018-01-22 | B |  | 54 | 5 |  | 5 |  |  | 남문희 |  |  | 1097 | 5 |  | 1 |  |  | 55 | 1 |  |  | 양호 | 양호 | 양호 | 양호 | 양호 | 미정 |  |  | Y |  | 2018-01-22 07:38 | 2018-01-22 07:30 | 2018-01-22 12:00 | 2018-01-22 11:00 | 30 | 60 | 8 | 202 | 270
C41782 | SNCM26V | 33 | 2018-01-22 | B |  | 55 | 6 |  | 6 |  |  |  | 남문희 |  | 1086 | 6 |  | 2 |  |  | 55 | 2 |  |  | 양호 | 양호 | 양호 | 양호 | 양호 | 미정 |  |  | INGOT |  | 2018-01-22 13:40 | 2018-01-22 13:25 | 2018-01-22 16:00 | 2018-01-22 15:53 | 85 | 7 | 15 | 133 | 155
C41786 | S43BCH3 | 33 | 2018-01-22 | C |  | 56 | 7 |  | 7 | [5 empty] | 1060 | 7 |  | 3 |  |  | 55 | 3 |  |  | 양호 | 양호 | 양호 | 양호 | 양호 | 미정 |  |  | Y |  | 2018-01-22 17:58 | 2018-01-22 17:55 | 2018-01-22 21:10 | 2018-01-22 20:52 | 115 | 18 | 3 | 174 | 195
C41790 | AE15B36C2 | 33 | 2018-01-22 | A |  | 57 | 8 |  | 8 | [5 empty] | 1059 | 8 |  | 1 |  |  | 55 | 1 |  | O | 양호 | 양호 | 양호 | 양호 | 양호 | 미정 |  |  | Y |  | 2018-01-22 22:38 | 2018-01-22 22:20 | 2018-01-23 02:00 | 2018-01-23 01:42 | 70 | 18 | 18 | 184 | 220
C41794 | AE15B36C2 | 33 | 2018-01-22 | A |  | 58 | 9 |  | 9 | [5 empty] | 1081 | 9 |  | 2 |  |  | 55 | 2 |  |  | 양호 | 양호 | 양호 | 양호 | 양호 | 미정 |  |  | Y |  | 2018-01-23 03:06 | 2018-01-23 02:55 | 2018-01-23 06:10 | 2018-01-23 06:04 | 55 | 6 | 11 | 178 | 195
C41798 | AE15B36C2 | 33 | 2018-01-23 | B |  | 59 | 10 |  | 10 |  |  |  | 남문희 |  | 1086 | 10 |  | 3 |  |  | 55 | 3 |  |  | 양호 | 양호 | 양호 | 양호 | 양호 | 미정 |  |  | Y |  | 2018-01-23 07:21 | 2018-01-23 07:05 | 2018-01-23 11:05 | 2018-01-23 10:43 | 55 | 22 | 16 | 203 | 240
C41802 | AE15B36C2 | 33 | 2018-01-23 | B |  | 60 | 11 |  | 11 |  |  |  | 남문희 |  | 1082 | 11 |  | 4 | YES |  | 55 | 4 | YES |  | 양호 | 양호 | 양호 | 양호 | 양호 | 미정 |  |  | Y |  | 2018-01-23 11:49 | 2018-01-23 11:35 | 2018-01-23 15:15 | 2018-01-23 15:08 | 30 | 7 | 14 | 199 | 220
C41806 | AE15B36C2 | 33 | 2018-01-23 | D |  | 61 | 12 |  | 12 |  |  | 남태희 |  |  | 1101 | 12 |  | 1 |  |  | 55 | 1 |  | O | 양호 | 양호 | 양호 | 양호 | 양호 | 미정 |  |  | Y |  | 2018-01-23 16:19 | 2018-01-23 16:05 | 2018-01-23 19:30 | 2018-01-23 19:27 | 50 | 3 | 14 | 188 | 205
C41810 | AE4140M9 | 33 | 2018-01-23 | D |  | 62 | 13 |  | 13 |  |  | 남태희 |  |  | 1102 | 13 |  | 2 |  |  | 55 | 2 |  |  | 양호 | 양호 | 양호 | 양호 | 양호 | 미정 |  |  | Y |  | 2018-01-23 20:32 | 2018-01-23 20:20 | 2018-01-23 23:45 | 2018-01-23 23:23 | 50 | 22 | 12 | 170 | 205
C41814 | STB2I | 33 | 2018-01-23 | A |  | 63 | 14 |  | 14 |  |  | 남태희 |  |  | 1074 | 14 |  | 3 |  |  | 55 | 3 |  |  | 양호 | 양호 | 양호 | 양호 | 양호 | 미정 |  |  | INGOT |  | 2018-01-24 00:57 | 2018-01-24 00:25 | 2018-01-24 03:35 | 2018-01-24 03:18 | 40 | 17 | 32 | 141 | 190
C41818 | SCR440B1 | 33 | 2018-01-23 | A |  | 64 | 15 |  | 15 | YES | 150 |  | 남태희 |  | 1070 | 15 |  | 4 | YES |  | 55 | 4 | YES |  | 양호 | 양호 | 양호 | 양호 | 양호 | 미정 |  |  | Y |  | 2018-01-24 05:27 | 2018-01-24 05:20 | 2018-01-24 08:45 | 2018-01-24 08:36 | 105 | 9 | 7 | 189 | 205
C41822 | SM25C | 33 | 2018-01-24 | B |  | 65 | 16 |  | 1 |  |  | 남문희 |  |  | 1083 | 16 |  | 1 |  |  | 55 | 1 |  |  | 양호 | 양호 | 양호 | 양호 | 양호 | 미정 |  |  | Y |  | 2018-01-24 09:50 | 2018-01-24 09:30 | 2018-01-24 14:05 | 2018-01-24 12:55 | 45 | 70 | 20 | 185 | 275
C41827 | SM45CB | 33 | 2018-01-24 | D |  | 66 | 17 |  | 2 |  |  | 남태희 |  |  | 1101 | 17 |  | 2 |  |  | 55 | 2 |  |  | 양호 | 양호 | 양호 | 양호 | 양호 | 미정 |  |  | Y |  | 2018-01-24 15:18 | 2018-01-24 15:05 | 2018-01-24 18:25 | 2018-01-24 18:13 | 60 | 12 | 13 | 175 | 200
C41831 | SM45CB | 33 | 2018-01-24 | D |  | 67 | 18 |  | 3 |  |  | 남태희 |  |  | 1101 | 18 |  | 3 |  |  | 55 | 3 |  |  | 양호 | 양호 | 양호 | 양호 | 양호 | 미정 |  |  | Y |  | 2018-01-24 19:32 | 2018-01-24 19:10 | 2018-01-24 22:50 | 2018-01-24 22:32 | 45 | 18 | 22 | 180 | 220
C41835 | SM45CB | 33 | 2018-01-24 | A |  | 68 | 19 |  | 4 | [5 empty] | 1095 | 19 | YES | 4 | YES |  | 55 | 4 | YES |  | 양호 | 양호 | 양호 | 양호 | 양호 | 미정 |  |  | Y |  | 2018-01-24 23:42 | 2018-01-24 23:35 | 2018-01-25 03:00 | 2018-01-25 02:58 | 45 | 2 | 7 | 197 | 205
C41839 | SFMN438V | 33 | 2018-01-24 | A |  | 69 | 20 |  | 5 | [5 empty] | 1021 | 1 |  | 1 |  |  | 55 | 1 |  |  | 양호 | 양호 | 양호 | 양호 | 양호 | 미정 |  |  | Y |  | 2018-01-25 03:55 | 2018-01-25 03:50 | 2018-01-25 07:50 | 2018-01-25 07:34 | 50 | 16 | 5 | 219 | 240
C41843 | SFMN438V | 33 | 2018-01-25 | C |  | 70 | 21 |  | 6 | [5 empty] | 1060 | 2 |  | 2 |  |  | 55 | 2 |  |  | 양호 | 양호 | 양호 | 양호 | 양호 | 미정 |  |  | Y |  | 2018-01-25 08:59 | 2018-01-25 08:50 | 2018-01-25 12:45 | 2018-01-25 12:25 | 60 | 20 | 9 | 206 | 235
C41847 | SNCM438VI | 33 | 2018-01-25 | C |  | 71 | 22 |  | 7 | [5 empty] | 1060 | 3 |  | 3 | YES |  | 55 | 3 | YES |  | 양호 | 양호 | 양호 | 양호 | 양호 | 미정 |  |  | INGOT |  | 2018-01-25 13:44 | 2018-01-25 13:30 | 2018-01-25 17:45 | 2018-01-25 16:30 | 45 | 75 | 14 | 166 | 255
C41851 | SM8C | 33 | 2018-01-25 | D |  | 72 | 23 |  | 8 |  |  | 남태희 |  |  | 1101 | 4 |  | 1 |  |  | 55 | 1 |  | O | 양호 | 양호 | 양호 | 양호 | 양호 | 미정 |  |  | Y |  | 2018-01-25 18:46 | 2018-01-25 18:20 | 2018-01-25 22:35 | 2018-01-25 22:06 | 35 | 29 | 26 | 200 | 255
C41855 | AE15B36D | 33 | 2018-01-25 | A |  | 73 | 24 |  | 9 | [5 empty] | 1094 | 5 |  | 2 |  |  | 55 | 2 |  |  | 양호 | 양호 | 양호 | 양호 | 양호 | 미정 |  |  | Y |  | 2018-01-25 23:24 | 2018-01-25 23:20 | 2018-01-26 02:45 | 2018-01-26 02:39 | 45 | 6 | 4 | 194 | 205
C41859 | AE15B36D2 | 33 | 2018-01-25 | A |  | 74 | 25 |  | 10 | [5 empty] | 1075 | 6 |  | 3 |  |  | 55 | 3 |  |  | 양호 | 양호 | 양호 | 양호 | 양호 | 미정 |  |  | Y |  | 2018-01-26 03:55 | 2018-01-26 03:30 | 2018-01-26 07:45 | 2018-01-26 07:25 | 45 | 20 | 25 | 209 | 255 | S/B과침식으로 대보수 처리함
B43463 | AE15B35C | 33 | 2018-02-03 | C | LADLE 대보수 첫회 | 1 | 0 | 내삽 | 1 |  |  | 윤호철 |  |  | 1338 | 1 |  | 1 |  |  | 55 | 1 |  |  | 양호 | 양호 | 양호 | 양호 | 양호 | 미정 |  |  | Y |  | 2018-02-03 22:24 | 2018-02-03 22:10 | 2018-02-04 01:40 | 2018-02-04 01:26 | 12385 | 14 | 14 | 181 | 210 | P/P 170828-001 [174] | 8 | 2018-02-02 11:30 | 2018-02-02 22:30 | 660 | 830 | 10 | 4 | 2018-02-02 22:40 | 2018-02-03 22:10 | 1410 | 1338 | 217 | 235 | 278 | 14
A43507 | STB2 | 33 | 2018-02-03 | C |  | 2 | 0 |  | 2 |  |  | 최용선 |  |  | 1088 | 2 |  | 2 |  |  | 55 | 2 |  |  | 양호 | 양호 | 양호 | 양호 | 양호 | 미정 |  |  | Y |  | 2018-02-04 03:45 | 2018-02-04 03:25 | 2018-02-04 06:55 | 2018-02-04 06:40 | 105 | 15 | 20 | 175 | 210 | AR-10.55
A43511 | STB2 | 33 | 2018-02-04 | A |  | 3 | 0 |  | 3 |  |  | 강상완 |  |  | 1128 | 3 |  | 3 | YES |  | 55 | 3 | YES |  | 양호 | 양호 | 양호 | 양호 | 양호 | 미정 |  |  | Y |  | 2018-02-04 08:03 | 2018-02-04 07:45 | 2018-02-04 11:29 | 2018-02-04 11:10 | 50 | 19 | 18 | 187 | 224 | AR-10.3 C/N 철피 찢어짐
A43515 | STB2D | 33 | 2018-02-04 | A |  | 4 | 0 |  | 4 | [5 empty] | 1128 | 4 |  | 1 |  |  | 55 | 1 |  | O | 양호 | 양호 | 양호 | 양호 | 양호 | 미정 |  |  | Y |  | 2018-02-04 12:36 | 2018-02-04 12:08 | 2018-02-04 16:20 | 2018-02-04 15:59 | 39 | 21 | 28 | 202 | 252 | AR-9.65
A43519 | STB2D | 33 | 2018-02-04 | B |  | 5 | 0 |  | 5 |  |  | 윤석재 |  |  | 1080 | 5 |  | 2 |  |  | 55 | 2 |  |  | 양호 | 양호 | 양호 | 양호 | 양호 | 미정 |  |  | Y |  | 2018-02-04 17:25 | 2018-02-04 16:57 | 2018-02-04 20:40 | 2018-02-04 20:22 | 37 | 18 | 28 | 178 | 223 | AR-9.8
A43523 | AE15B34M | 33 | 2018-02-04 | B |  | 6 | 0 |  | 6 |  |  | 윤석재 |  |  | 1076 | 6 |  | 3 | YES |  | 55 | 3 | YES |  | 양호 | 양호 | 양호 | 양호 | 양호 | 미정 |  |  | Y |  | 2018-02-04 21:42 | 2018-02-04 21:15 | 2018-02-05 01:30 | 2018-02-05 01:04 | 35 | 26 | 27 | 203 | 255 | AR-9.8
A43527 | AE15B34M | 33 | 2018-02-04 | C |  | 7 | 0 |  | 7 |  |  | 윤호철 | 김웅철 |  | 1091 | 7 |  | 1 |  |  | 55 | 1 |  | O | 양호 | 양호 | 양호 | 양호 | 양호 | 미정 |  |  | Y |  | 2018-02-05 02:55 | 2018-02-05 02:25 | 2018-02-05 06:04 | 2018-02-05 05:35 | 55 | 29 | 30 | 160 | 219 | AR-10.4
A43531 | SFMN438VS2 | 33 | 2018-02-05 | A |  | 8 | 0 |  | 8 | [5 empty] | 1084 | 8 |  | 2 |  |  | 55 | 2 |  |  | 양호 | 양호 | 양호 | 양호 | 양호 | 미정 |  |  | Y |  | 2018-02-05 07:08 | 2018-02-05 07:02 | 2018-02-05 10:24 | 2018-02-05 10:09 | 58 | 15 | 6 | 181 | 202 | AR-10.25
A43536 | AE4340 | 33 | 2018-02-05 | B |  | 9 | 0 |  | 9 |  |  | 강상완 |  |  | 1088 | 9 |  | 3 | YES |  | 55 | 3 | YES |  | 양호 | 양호 | 양호 | 양호 | 양호 | 미정 |  |  | Y |  | 2018-02-05 14:12 | 2018-02-05 13:55 | 2018-02-05 17:35 | 2018-02-05 17:10 | 211 | 25 | 17 | 177 | 220 | AR- 10.1
A43540 | AE1055LS | 33 | 2018-02-05 | B |  | 10 | 0 |  | 10 | [5 empty] | 1080 | 10 |  | 1 |  |  | 55 | 1 |  | O | 양호 | 양호 | 양호 | 양호 | 양호 | 미정 |  |  | Y |  | 2018-02-05 18:49 | 2018-02-05 18:40 | 2018-02-05 22:07 | 2018-02-05 21:38 | 65 | 29 | 9 | 169 | 207 | AR-9.8
A43544 | AE1055LS | 33 | 2018-02-05 | D |  | 11 | 0 |  | 11 |  |  | 장신일 |  |  | 1088 | 11 |  | 2 |  |  | 55 | 2 |  |  | 양호 | 양호 | 양호 | 양호 | 양호 | 미정 |  |  | Y |  | 2018-02-05 23:20 | 2018-02-05 23:00 | 2018-02-06 02:22 | 2018-02-06 02:00 | 53 | 22 | 20 | 161 | 202
A43548 | AE1055LS | 33 | 2018-02-05 | D |  | 12 | 0 |  | 12 |  |  |  | 장신일 |  | 1086 | 12 |  | 3 |  |  | 55 | 3 |  |  | 양호 | 양호 | 양호 | 양호 | 양호 | 미정 |  |  | Y |  | 2018-02-06 03:32 | 2018-02-06 03:00 | 2018-02-06 06:45 | 2018-02-06 06:18 | 38 | 27 | 32 | 167 | 225
A43552 | SMN440 | 33 | 2018-02-06 | A |  | 13 | 0 |  | 13 |  |  | 강상완 |  |  | 1130 | 13 |  | 4 | YES |  | 55 | 4 | YES |  | 양호 | 양호 | 양호 | 양호 | 양호 | 미정 |  |  | Y |  | 2018-02-06 07:47 | 2018-02-06 07:20 | 2018-02-06 11:09 | 2018-02-06 10:46 | 35 | 23 | 27 | 180 | 229 | AR-9.9
A43556 | SMN440 | 33 | 2018-02-06 | A |  | 14 | 0 |  | 14 | YES | 150 | 강상완 |  |  | 1138 | 14 |  | 1 |  |  | 55 | 1 |  | O | 양호 | 양호 | 양호 | 양호 | 양호 | 미정 |  |  | Y |  | 2018-02-06 12:05 | 2018-02-06 11:48 | 2018-02-06 15:25 | 2018-02-06 14:59 | 39 | 26 | 17 | 175 | 217 | AR-10.3
A43560 | DCK45M2 | 33 | 2018-02-06 | B |  | 15 | 0 | 외삽1 | 1 |  |  | 우설식 |  | 9C119D01CF734B9D82D0CA3E0EC6EC46 | 1085 | 15 |  | 2 |  |  | 55 | 2 |  |  | 양호 | 양호 | 양호 | 양호 | 양호 | 미정 |  |  | Y |  | 2018-02-06 16:14 | 2018-02-06 15:55 | 2018-02-06 20:05 | 2018-02-06 19:53 | 30 | 12 | 19 | 219 | 250
B43528 | SM45CB | 33 | 2018-02-06 | B |  | 16 | 0 |  | 2 | [5 empty] | 1088 | 16 |  | 2 |  |  | 55 | 2 |  |  | 양호 | 양호 | 양호 | 양호 | 양호 | 미정 |  |  | Y |  | 2018-02-06 20:55 | 2018-02-06 20:40 | 2018-02-07 00:23 | 2018-02-07 00:03 | 35 | 20 | 15 | 188 | 223 | AR-10.2
B43532 | SM45C | 33 | 2018-02-06 | D |  | 17 | 0 |  | 3 |  |  | 송의섭 |  |  | 1086 | 17 |  | 3 |  |  | 55 | 3 |  |  | 양호 | 양호 | 양호 | 양호 | 양호 | 미정 |  |  | Y |  | 2018-02-07 01:01 | 2018-02-07 00:35 | 2018-02-07 04:33 | 2018-02-07 04:20 | 12 | 13 | 26 | 199 | 238
A43572 | AE15B36C2 | 33 | 2018-02-06 | D |  | 18 | 0 |  | 4 |  |  | 송의섭 |  |  | 1088 | 18 | YES | 4 | YES |  | 55 | 4 | YES |  | 양호 | 양호 | 양호 | 양호 | 양호 | 미정 |  |  | Y |  | 2018-02-07 05:37 | 2018-02-07 05:20 | 2018-02-07 09:25 | 2018-02-07 09:06 | 47 | 19 | 17 | 209 | 245
B43541 | SBC70L | 33 | 2018-02-07 | A |  | 19 | 0 |  | 5 |  |  | 강상완 |  |  | 1121 | 1 |  | 1 |  |  | 55 | 1 |  |  | 양호 | 양호 | 양호 | 양호 | 양호 | 미정 |  |  | Y |  | 2018-02-07 10:21 | 2018-02-07 10:05 | 2018-02-07 13:30 | 2018-02-07 13:16 | 40 | 14 | 16 | 175 | 205 | AR-10.2
B43545 | SBC70L | 33 | 2018-02-07 | C |  | 20 | 0 |  | 6 |  |  | 강상완 |  |  | 1068 | 2 |  | 2 |  |  | 55 | 2 |  |  | 양호 | 양호 | 양호 | 양호 | 양호 | 미정 |  |  | Y |  | 2018-02-07 14:39 | 2018-02-07 14:23 | 2018-02-07 18:05 | 2018-02-07 17:37 | 53 | 28 | 16 | 177 | 222 | AR-10.8
B43549 | BP-SCR420HB2 | 33 | 2018-02-07 | C |  | 21 | 0 |  | 7 |  |  | 최용선 |  |  | 1105 | 3 |  | 3 |  |  | 55 | 3 |  |  | 양호 | 양호 | 양호 | 양호 | 양호 | 미정 |  |  | Y |  | 2018-02-07 18:50 | 2018-02-07 18:35 | 2018-02-07 22:25 | 2018-02-07 21:56 | 30 | 29 | 15 | 186 | 230 | AR-10.8
B43553 | SCR420HB2 | 33 | 2018-02-07 | D |  | 22 | 0 |  | 8 |  |  | 장신일 |  |  | 1088 | 4 |  | 4 | YES |  | 55 | 4 | YES |  | 양호 | 양호 | 양호 | 양호 | 양호 | 미정 |  |  | Y |  | 2018-02-07 23:13 | 2018-02-07 23:06 | 2018-02-08 02:20 | 2018-02-08 02:03 | 41 | 17 | 7 | 170 | 194
A43592 | SM48CM1 | 33 | 2018-02-07 | D |  | 23 | 0 |  | 9 |  |  | 송의섭 |  |  | 1086 | 5 |  | 1 |  |  | 55 | 1 |  |  | 양호 | 양호 | 양호 | 양호 | 양호 | 미정 |  |  | Y |  | 2018-02-08 03:16 | 2018-02-08 02:58 | 2018-02-08 06:35 | 2018-02-08 05:51 | 38 | 44 | 18 | 155 | 217
A43596 | SM48CM1 | 33 | 2018-02-08 | A |  | 24 | 0 |  | 10 |  |  | 송의섭 |  |  | 1129 | 6 |  | 2 |  |  | 55 | 2 |  |  | 양호 | 양호 | 양호 | 양호 | 양호 | 미정 |  |  | Y |  | 2018-02-08 07:18 | 2018-02-08 06:57 | 2018-02-08 11:00 | 2018-02-08 10:24 | 22 | 36 | 21 | 186 | 243 | AR-10.65
A43600 | 42CRMO4MS | 33 | 2018-02-08 | A |  | 25 | 0 |  | 11 | YES |  | 강상완 |  |  | 1135 | 7 |  | 3 | YES |  | 55 | 3 | YES |  | 양호 | 양호 | 양호 | 양호 | 양호 | 미정 |  |  | Y |  | 2018-02-08 11:27 | 2018-02-08 11:12 | 2018-02-08 14:28 | 2018-02-08 14:03 | 12 | 25 | 15 | 156 | 196 | AR-10.2 C/N 철피안쪽9시방향깨짐
A43604 | 42CRMO4MS | 33 | 2018-02-08 | C |  | 26 | 0 | 외삽2 | 1 |  |  | 윤호철 | 김웅철 |  | 1085 | 8 |  | 1 |  |  | 55 | 1 |  | O | 양호 | 양호 | 양호 | 양호 | 양호 | 미정 |  |  | Y |  | 2018-02-08 15:34 | 2018-02-08 15:18 | 2018-02-08 18:55 | 2018-02-08 18:38 | 50 | 17 | 16 | 185 | 217 | P/P 171118-02[170]
A43608 | 42CRMO4MS | 33 | 2018-02-08 | C |  | 27 | 0 |  | 2 |  |  | 윤호철 | 김웅철 |  | 1104 | 9 |  | 2 |  |  | 55 | 2 |  |  | 양호 | 양호 | 양호 | 양호 | 양호 | 미정 |  |  | Y |  | 2018-02-08 20:12 | 2018-02-08 19:40 | 2018-02-08 23:15 | 2018-02-08 23:00 | 45 | 15 | 32 | 168 | 215 | AR-11.0
A43612 | 42CRMO4MS2 | 33 | 2018-02-08 | D |  | 28 | 0 |  | 3 |  |  | 장신일 |  |  | 1087 | 10 |  | 3 |  |  | 55 | 3 |  |  | 양호 | 양호 | 양호 | 양호 | 양호 | 미정 |  |  | Y |  | 2018-02-09 00:41 | 2018-02-09 00:05 | 2018-02-09 03:50 | 2018-02-09 03:27 | 50 | 23 | 36 | 166 | 225
A43616 | AE1055LS | 33 | 2018-02-08 | D |  | 29 | 0 |  | 4 |  |  | 장신일 |  |  | 1087 | 11 |  | 4 | YES |  | 55 | 4 | YES |  | 양호 | 양호 | 양호 | 양호 | 양호 | 미정 |  |  | Y |  | 2018-02-09 04:47 | 2018-02-09 03:35 | 2018-02-09 08:40 | 2018-02-09 07:55 | 260 | 45 | 72 | 188 | 305
C42161 | SM53CCF | 33 | 2018-02-09 | B |  | 30 | 0 |  | 5 |  |  | 남문희 |  |  | 1072 | 12 |  | 1 |  |  | 55 | 1 |  |  | 양호 | 양호 | 양호 | 양호 | 양호 | 미정 |  |  | Y |  | 2018-02-09 09:26 | 2018-02-09 09:20 | 2018-02-09 13:00 | 2018-02-09 12:39 | 40 | 21 | 6 | 193 | 220
C42165 | SM53CCF | 33 | 2018-02-09 | C |  | 31 | 0 |  | 6 |  |  | 남문희 |  |  | 1060 | 13 |  | 2 |  |  | 55 | 2 |  |  | 양호 | 양호 | 양호 | 양호 | 양호 | 미정 |  |  | Y |  | 2018-02-09 14:08 | 2018-02-09 13:55 | 2018-02-09 17:25 | 2018-02-09 16:49 | 55 | 36 | 13 | 161 | 210
C42169 | SCR420HB | 33 | 2018-02-09 | C |  | 32 | 0 |  | 7 | [5 empty] | 1060 | 14 |  | 3 |  |  | 55 | 3 |  |  | 양호 | 양호 | 양호 | 양호 | 양호 | 미정 |  |  | Y |  | 2018-02-09 18:38 | 2018-02-09 18:25 | 2018-02-09 22:40 | 2018-02-09 21:47 | 60 | 53 | 13 | 189 | 255
C42173 | SM25C | 33 | 2018-02-09 | D |  | 33 | 0 |  | 8 |  |  | 남태희 |  |  | 1092 | 15 |  | 4 | YES |  | 55 | 4 | YES |  | 양호 | 양호 | 양호 | 양호 | 양호 | 미정 |  |  | Y |  | 2018-02-09 23:12 | 2018-02-09 22:45 | 2018-02-10 02:20 | 2018-02-10 01:47 | 5 | 33 | 27 | 155 | 215
C42177 | SM25CM2 | 33 | 2018-02-09 | D |  | 34 | 0 |  | 9 |  |  | 남태희 |  |  | 1101 | 16 |  | 1 |  |  | 55 | 1 |  |  | 양호 | 양호 | 양호 | 양호 | 양호 | 미정 |  |  | Y |  | 2018-02-10 03:34 | 2018-02-10 03:10 | 2018-02-10 06:15 | 2018-02-10 05:44 | 50 | 31 | 24 | 130 | 185
C42181 | AE15B36C2 | 33 | 2018-02-10 | B |  | 35 | 0 |  | 10 |  |  |  | 남문희 |  | 1097 | 17 |  | 2 |  |  | 55 | 2 |  |  | 양호 | 양호 | 양호 | 양호 | 양호 | 미정 |  |  | Y |  | 2018-02-10 07:47 | 2018-02-10 07:30 | 2018-02-10 11:00 | 2018-02-10 10:49 | 75 | 11 | 17 | 181 | 210
C42185 | AE15B36C2 | 33 | 2018-02-10 | B |  | 36 | 0 |  | 11 |  |  | 남문희 |  |  | 1089 | 18 | YES | 3 | YES |  | 55 | 3 | YES |  | 양호 | 양호 | 양호 | 양호 | 양호 | 미정 |  |  | Y |  | 2018-02-10 12:19 | 2018-02-10 11:50 | 2018-02-10 15:30 | 2018-02-10 15:05 | 50 | 25 | 29 | 166 | 220
C42189 | SM48CH | 33 | 2018-02-10 | C |  | 37 | 0 |  | 12 | [5 empty] | 1060 | 1 |  | 1 |  |  | 55 | 1 |  | O | 양호 | 양호 | 양호 | 양호 | 양호 | 미정 |  |  | Y |  | 2018-02-10 16:38 | 2018-02-10 16:25 | 2018-02-10 19:45 | 2018-02-10 19:18 | 55 | 27 | 13 | 160 | 200 | T/N교체, W/B잔존:300mm
C42194 | KTB600 | 33 | 2018-02-10 | A |  | 38 | 0 |  | 13 | [5 empty] | 1060 | 2 |  | 2 |  |  | 55 | 2 |  |  | 양호 | 양호 | 양호 | 양호 | 양호 | 미정 |  |  | Y |  | 2018-02-10 22:14 | 2018-02-10 22:00 | 2018-02-11 01:00 | 2018-02-11 00:54 | 135 | 6 | 14 | 160 | 180
C42198 | SCR435BM | 33 | 2018-02-10 | A |  | 39 | 0 |  | 14 | [5 empty] | 1084 | 3 |  | 3 |  |  | 55 | 3 |  |  | 양호 | 양호 | 양호 | 양호 | 양호 | 미정 |  |  | Y |  | 2018-02-11 02:50 | 2018-02-11 02:45 | 2018-02-11 06:35 | 2018-02-11 06:10 | 105 | 25 | 5 | 200 | 230
C42202 | SCR435BM | 33 | 2018-02-11 | B |  | 40 | 0 |  | 1 |  |  | 남문희 |  |  | 1094 | 4 |  | 1 |  |  | 55 | 1 |  | O | 양호 | 양호 | 양호 | 양호 | 양호 | 미정 |  |  | Y |  | 2018-02-11 08:01 | 2018-02-11 07:50 | 2018-02-11 11:05 | 2018-02-11 10:59 | 75 | 6 | 11 | 178 | 195
C42206 | SCM415M1 | 33 | 2018-02-11 | B |  | 41 | 0 |  | 2 |  |  | 남문희 |  |  | 1086 | 5 |  | 1 | YES |  | 65 | 1 | YES | O | 양호 | 양호 | 양호 | 양호 | 양호 | 미정 |  |  | INGOT |  | 2018-02-11 12:16 | 2018-02-11 12:00 | 2018-02-11 15:00 | 2018-02-11 14:50 | 55 | 10 | 16 | 154 | 180
C42209 | ATA105 | 33 | 2018-02-11 | C |  | 42 | 0 |  | 3 | [5 empty] | 1060 | 6 |  | 1 |  |  | 55 | 1 |  | O | 양호 | 양호 | 양호 | 양호 | 양호 | 미정 |  |  | Y |  | 2018-02-11 15:58 | 2018-02-11 15:40 | 2018-02-11 19:10 | 2018-02-11 18:44 | 40 | 26 | 18 | 166 | 210
C42213 | ATA105M2 | 33 | 2018-02-11 | C |  | 43 | 0 |  | 4 | [5 empty] | 1060 | 7 |  | 2 |  |  | 55 | 2 |  |  | 양호 | 양호 | 양호 | 양호 | 양호 | 미정 |  |  | Y |  | 2018-02-11 20:11 | 2018-02-11 20:00 | 2018-02-11 23:05 | 2018-02-11 22:54 | 50 | 11 | 11 | 163 | 185
C42218 | SM53C | 33 | 2018-02-11 | A |  | 44 | 0 |  | 5 | [5 empty] | 1061 | 8 |  | 3 |  |  | 55 | 3 |  |  | 양호 | 양호 | 양호 | 양호 | 양호 | 미정 |  |  | Y |  | 2018-02-12 02:37 | 2018-02-12 02:30 | 2018-02-12 06:00 | 2018-02-12 05:23 | 205 | 37 | 7 | 166 | 210
C42222 | SM53C | 33 | 2018-02-12 | B |  | 45 | 0 |  | 6 |  |  | 남문희 |  |  | 1083 | 9 |  | 1 |  |  | 55 | 1 |  | O | 양호 | 양호 | 양호 | 양호 | 양호 | 미정 |  |  | Y |  | 2018-02-12 06:57 | 2018-02-12 06:40 | 2018-02-12 10:20 | 2018-02-12 09:49 | 40 | 31 | 17 | 172 | 220
C42226 | SM53C | 33 | 2018-02-12 | B |  | 46 | 0 |  | 7 |  |  |  | 남문희 |  | 1098 | 10 |  | 2 | YES |  | 55 | 2 | YES |  | 양호 | 양호 | 양호 | 양호 | 양호 | 미정 |  |  | Y |  | 2018-02-12 11:21 | 2018-02-12 11:00 | 2018-02-12 14:30 | 2018-02-12 14:19 | 40 | 11 | 21 | 179 | 210
C42230 | 20CRMOV4I | 33 | 2018-02-12 | D |  | 47 | 0 |  | 8 |  |  | 남태희 |  |  | 1101 | 11 |  | 1 |  |  | 65 | 1 |  | O | 양호 | 양호 | 양호 | 양호 | 양호 | 미정 |  |  | INGOT |  | 2018-02-12 15:42 | 2018-02-12 15:20 | 2018-02-12 18:25 | 2018-02-12 18:00 | 50 | 25 | 22 | 138 | 185
C42234 | SM45C | 33 | 2018-02-12 | D |  | 48 | 0 |  | 9 |  |  | 남태희 |  |  | 1101 | 12 |  | 2 | YES |  | 65 | 2 | YES |  | 양호 | 양호 | 양호 | 양호 | 양호 | 미정 |  |  | Y |  | 2018-02-12 20:36 | 2018-02-12 20:20 | 2018-02-12 23:10 | 2018-02-12 23:05 | 115 | 5 | 16 | 149 | 170
C42237 | SM45C | 33 | 2018-02-12 | A |  | 49 | 0 |  | 10 |  |  |  | 남태희 |  | 1099 | 13 |  | 1 |  |  | 55 | 1 |  | O | 양호 | 양호 | 양호 | 양호 | 양호 | 미정 |  |  | Y |  | 2018-02-13 00:01 | 2018-02-12 23:40 | 2018-02-13 02:50 | 2018-02-13 02:43 | 30 | 7 | 21 | 162 | 190
C42241 | SM45C-JY | 33 | 2018-02-12 | A |  | 50 | 0 |  | 11 |  |  |  | 남태희 |  | 1087 | 14 |  | 2 |  |  | 55 | 2 |  |  | 양호 | 양호 | 양호 | 양호 | 양호 | 미정 |  |  | Y |  | 2018-02-13 04:38 | 2018-02-13 04:25 | 2018-02-13 07:50 | 2018-02-13 07:18 | 95 | 32 | 13 | 160 | 205
C42245 | SM45CSP | 33 | 2018-02-13 | B |  | 51 | 0 |  | 12 |  |  | 남문희 |  |  | 1085 | 15 |  | 1 |  |  | 55 | 1 |  | O | 양호 | 양호 | 양호 | 양호 | 양호 | 미정 |  |  | Y |  | 2018-02-13 08:52 | 2018-02-13 08:35 | 2018-02-13 12:25 | 2018-02-13 11:43 | 45 | 42 | 17 | 171 | 230
C42249 | SM45CI2 | 33 | 2018-02-13 | D |  | 52 | 0 |  | 1 |  |  | 남문희 |  |  | 1101 | 16 |  | 1 |  |  | 55 | 1 |  | O | 양호 | 양호 | 양호 | 양호 | 양호 | 미정 |  |  | INGOT |  | 2018-02-13 16:27 | 2018-02-13 16:10 | 2018-02-13 19:10 | 2018-02-13 19:02 | 225 | 8 | 17 | 155 | 180
C42253 | SM20C-JY | 33 | 2018-02-13 | A |  | 53 | 0 |  | 2 |  |  | 남태희 |  |  | 1067 | 17 |  | 2 |  |  | 55 | 2 |  |  | 양호 | 양호 | 양호 | 양호 | 양호 | 미정 |  |  | Y |  | 2018-02-14 05:08 | 2018-02-14 04:50 | 2018-02-14 08:00 | 2018-02-14 07:47 | 580 | 13 | 18 | 160 | 190
C42257 | AE4140 | 33 | 2018-02-14 | C |  | 54 | 0 |  | 3 | [5 empty] | 1060 | 18 |  | 3 |  |  | 55 | 3 |  |  | 양호 | 양호 | 양호 | 양호 | 양호 | 미정 |  |  | Y |  | 2018-02-14 10:19 | 2018-02-14 10:10 | 2018-02-14 13:50 | 2018-02-14 13:12 | 130 | 38 | 9 | 174 | 220
C42261 | AE4140W | 33 | 2018-02-14 | D |  | 55 | 0 |  | 4 |  |  | 남태희 |  |  | 1101 | 19 | YES | 4 | YES |  | 55 | 4 | YES |  | 양호 | 양호 | 양호 | 양호 | 양호 | 미정 |  |  | Y |  | 2018-02-14 14:47 | 2018-02-14 14:30 | 2018-02-14 17:55 | 2018-02-14 17:37 | 40 | 18 | 17 | 169 | 205
C42265 | KFMN425VM | 33 | 2018-02-14 | D |  | 56 | 0 |  | 5 |  |  | 남태희 |  |  | 1101 | 1 |  | 1 |  |  | 55 | 1 |  |  | 양호 | 양호 | 양호 | 양호 | 양호 | 미정 |  |  | N | 1 | 2018-02-14 19:12 | 2018-02-14 19:00 | 2018-02-14 22:40 | 2018-02-14 22:00 | 65 | 40 | 12 | 168 | 220 | T/N 교체 W/B잔존290
C42269 | KFMN425VM | 33 | 2018-02-14 | A |  | 57 | 0 |  | 6 | [5 empty] | 1088 | 2 |  | 2 |  |  | 55 | 2 |  |  | 양호 | 양호 | 양호 | 양호 | 양호 | 미정 |  |  | Y |  | 2018-02-14 23:34 | 2018-02-14 23:30 | 2018-02-15 03:00 | 2018-02-15 02:17 | 50 | 43 | 4 | 163 | 210
C42273 | SUP9DM | 33 | 2018-02-14 | A |  | 58 | 0 |  | 7 | [5 empty] | 1088 | 3 |  | 3 | YES |  | 55 | 3 | YES |  | 양호 | 양호 | 양호 | 양호 | 양호 | 미정 |  |  | Y |  | 2018-02-15 05:05 | 2018-02-15 04:50 | 2018-02-15 08:25 | 2018-02-15 08:07 | 110 | 18 | 15 | 182 | 215
C42277 | SUP9DM | 33 | 2018-02-15 | C |  | 59 | 0 |  | 8 | [5 empty] | 1060 | 4 |  | 1 |  |  | 55 | 1 |  | O | 양호 | 양호 | 양호 | 양호 | 양호 | 미정 |  |  | Y |  | 2018-02-15 09:37 | 2018-02-15 09:25 | 2018-02-15 12:40 | 2018-02-15 12:25 | 60 | 15 | 12 | 168 | 195
C42281 | SUP9DM | 33 | 2018-02-15 | C |  | 60 | 0 |  | 9 | [5 empty] | 1060 | 5 |  | 2 |  |  | 55 | 2 |  |  | 양호 | 양호 | 양호 | 양호 | 양호 | 미정 |  |  | Y |  | 2018-02-15 13:40 | 2018-02-15 13:30 | 2018-02-15 16:55 | 2018-02-15 16:42 | 50 | 13 | 10 | 182 | 205
C42285 | SUP9DM | 33 | 2018-02-15 | D |  | 61 | 0 |  | 10 |  |  | 장신일 |  |  | 1086 | 6 |  | 3 |  |  | 55 | 3 |  |  | 양호 | 양호 | 양호 | 양호 | 양호 | 미정 |  |  | Y |  | 2018-02-15 17:47 | 2018-02-15 17:30 | 2018-02-15 21:08 | 2018-02-15 20:54 | 35 | 14 | 17 | 188 | 218
C42289 | SUP9DM | 33 | 2018-02-15 | D |  | 62 | 0 |  | 11 | YES | 150 | 장신일 |  |  | 1078 | 7 |  | 4 | YES |  | 55 | 4 | YES |  | 양호 | 양호 | 양호 | 양호 | 양호 | 미정 |  |  | Y |  | 2018-02-15 21:48 | 2018-02-15 21:35 | 2018-02-16 01:20 | 2018-02-16 01:03 | 27 | 17 | 13 | 194 | 225
B43779 | SCM415 | 33 | 2018-02-20 | D |  | 63 | 0 | 외삽6 | 1 | [5 empty] | 1089 | 8 |  | 1 |  |  | 55 | 1 |  |  | 양호 | 양호 | 양호 | 양호 | 양호 | 미정 |  |  | Y |  | 2018-02-20 18:38 | 2018-02-20 18:27 | 2018-02-20 22:40 | 2018-02-20 22:11 | 6787 | 29 | 11 | 213 | 253 | PP 171208-06=215
B43783 | SCM415H1M | 33 | 2018-02-20 | B |  | 64 | 0 |  | 2 |  |  |  | 우설식 |  | 1085 | 9 |  | 2 |  |  | 55 | 2 |  |  | 양호 | 양호 | 양호 | 양호 | 양호 | 미정 |  |  | Y |  | 2018-02-20 23:11 | 2018-02-20 22:55 | 2018-02-21 02:40 | 2018-02-21 02:14 | 15 | 26 | 16 | 183 | 225 | AR-10.25
B43787 | SCR420H1V | 33 | 2018-02-20 | B |  | 65 | 0 |  | 3 |  |  |  | 우설식 |  | 1081 | 10 |  | 3 |  |  | 55 | 3 |  |  | 양호 | 양호 | 양호 | 양호 | 양호 | 미정 |  |  | Y |  | 2018-02-21 03:40 | 2018-02-21 03:35 | 2018-02-21 07:00 | 2018-02-21 06:36 | 55 | 24 | 5 | 176 | 205 | AR-10.1
B43791 | SCR420H1V | 33 | 2018-02-21 | C |  | 66 | 0 |  | 4 |  |  | 최용선 |  |  | 1089 | 11 |  | 4 | YES |  | 55 | 4 | YES |  | 양호 | 양호 | 양호 | 양호 | 양호 | 미정 |  |  | Y |  | 2018-02-21 08:05 | 2018-02-21 07:55 | 2018-02-21 11:40 | 2018-02-21 11:16 | 55 | 24 | 10 | 191 | 225 | AR-10.1
B43795 | SM45C | 33 | 2018-02-21 | C |  | 67 | 0 |  | 5 |  |  | 최용선 |  |  | 1096 | 12 |  | 1 |  |  | 55 | 1 |  |  | 양호 | 양호 | 양호 | 양호 | 양호 | 미정 |  |  | Y |  | 2018-02-21 12:36 | 2018-02-21 12:25 | 2018-02-21 16:18 | 2018-02-21 16:00 | 45 | 18 | 11 | 204 | 233 | AR-10.4
B43799 | SM45CSP | 33 | 2018-02-21 | A |  | 68 | 0 |  | 6 |  |  | 김웅철 |  |  | 1085 | 13 |  | 2 |  |  | 55 | 2 |  |  | 양호 | 양호 | 양호 | 양호 | 양호 | 미정 |  |  | Y |  | 2018-02-21 16:42 | 2018-02-21 16:25 | 2018-02-21 20:55 | 2018-02-21 20:15 | 7 | 40 | 17 | 213 | 270 | AR-10.7
B43804 | SFMN438VM2 | 33 | 2018-02-21 | A |  | 69 | 0 | 외삽6 | 1 | [5 empty] | 1139 | 14 |  | 3 | YES |  | 55 | 3 | YES |  | 양호 | 양호 | 양호 | 양호 | 양호 | 미정 |  |  | Y |  | 2018-02-21 21:42 | 2018-02-21 21:32 | 2018-02-22 01:00 | 2018-02-22 00:43 | 37 | 17 | 10 | 181 | 208 | P/P 180106-05(206)
C42351 | SCM420HT | 33 | 2018-02-22 | C |  | 70 | 0 |  | 2 | [5 empty] | 1060 | 15 |  | 1 |  |  | 55 | 1 |  | O | 양호 | 양호 | 양호 | 양호 | 양호 | 미정 |  |  | Y |  | 2018-02-22 08:51 | 2018-02-22 08:35 | 2018-02-22 12:15 | 2018-02-22 11:45 | 455 | 30 | 16 | 174 | 220
C42355 | SCM420HK | 33 | 2018-02-22 | C |  | 71 | 0 |  | 3 | [5 empty] | 1060 | 16 |  | 2 |  |  | 55 | 2 |  |  | 양호 | 양호 | 양호 | 양호 | 양호 | 미정 |  |  | Y |  | 2018-02-22 13:19 | 2018-02-22 13:05 | 2018-02-22 16:30 | 2018-02-22 16:03 | 50 | 27 | 14 | 164 | 205
C42359 | AE1026 | 33 | 2018-02-22 | A |  | 72 | 0 |  | 4 | [5 empty] | 1079 | 17 |  | 3 |  |  | 55 | 3 |  |  | 양호 | 양호 | 양호 | 양호 | 양호 | 미정 |  |  | Y |  | 2018-02-22 17:32 | 2018-02-22 17:20 | 2018-02-22 20:10 | 2018-02-22 20:04 | 50 | 6 | 12 | 153 | 170
C42363 | SM43C | 33 | 2018-02-22 | B |  | 73 | 0 |  | 5 | [5 empty] | 1084 | 18 | YES | 4 | YES |  | 55 | 4 | YES |  | 양호 | 양호 | 양호 | 양호 | 양호 | 미정 |  |  | Y |  | 2018-02-22 22:11 | 2018-02-22 21:50 | 2018-02-23 01:30 | 2018-02-23 01:13 | 100 | 17 | 21 | 183 | 220
C42367 | SM43C | 33 | 2018-02-22 | B |  | 74 | 0 |  | 6 |  |  | 남문희 |  |  | 1093 | 1 |  | 1 |  |  | 55 | 1 |  |  | 양호 | 양호 | 양호 | 양호 | 양호 | 미정 |  |  | Y |  | 2018-02-23 02:32 | 2018-02-23 02:20 | 2018-02-23 06:05 | 2018-02-23 05:42 | 50 | 23 | 12 | 189 | 225
C42371 | SM45CB | 33 | 2018-02-23 | D |  | 75 | 0 |  | 7 |  |  | 남태희 |  |  | 1101 | 2 |  | 2 |  |  | 55 | 2 |  |  | 양호 | 양호 | 양호 | 양호 | 양호 | 미정 |  |  | Y |  | 2018-02-23 07:06 | 2018-02-23 06:50 | 2018-02-23 10:10 | 2018-02-23 09:57 | 45 | 13 | 16 | 171 | 200
C42375 | SM45CB | 33 | 2018-02-23 | D |  | 76 | 0 |  | 8 |  |  | 남태희 |  |  | 1101 | 3 |  | 3 |  |  | 55 | 3 |  |  | 양호 | 양호 | 양호 | 양호 | 양호 | 미정 |  |  | Y |  | 2018-02-23 11:19 | 2018-02-23 11:00 | 2018-02-23 14:40 | 2018-02-23 14:22 | 50 | 18 | 19 | 182 | 220 | 12-13단 9시방향 영구장
B44106 | AE4330VM | 33 | 2018-03-09 | B | LADLE 대보수 첫회 | 1 | 0 | 내삽 | 1 | [5 empty] | 1100 | 1 |  | 1 | YES |  | 55 | 1 | YES | O | 양호 | 양호 | 양호 | 양호 | 양호 | 미정 |  |  | Y |  | 2018-03-09 09:00 | 2018-03-09 08:45 | 2018-03-09 13:05 | 2018-03-09 12:44 | 19805 | 21 | 15 | 224 | 260 | AR-10.85 P/P170921-06 (185) 전기로2기 보수로 수직9번에서 가열함 | 7 | 2018-03-06 08:20 | 2018-03-07 06:30 | 1330 | 650 | 30 | 5 | 2018-03-07 07:00 | 2018-03-09 08:45 | 2985 | 1100 | 245 | 265 | 275 | 15
B44110 | AE4330VM5 | 33 | 2018-03-09 | D |  | 2 | 0 |  | 2 |  |  |  | 우설식 |  | 1086 | 2 |  | 1 |  |  | 55 | 1 |  | O | 양호 | 양호 | 양호 | 양호 | 양호 | 미정 |  |  | Y |  | 2018-03-09 14:02 | 2018-03-09 14:25 | 2018-03-09 17:49 | 2018-03-09 17:16 | 80 | 33 | -23 | 194 | 204
A44159 | STB3D | 33 | 2018-03-09 | D |  | 3 | 0 |  | 3 |  |  | 송의섭 |  |  | 1087 | 3 |  | 2 |  |  | 55 | 2 |  |  | 양호 | 양호 | 양호 | 양호 | 양호 | 미정 |  |  | Y |  | 2018-03-09 18:35 | 2018-03-09 18:22 | 2018-03-09 21:47 | 2018-03-09 21:34 | 33 | 13 | 13 | 179 | 205
A44163 | STB2 | 33 | 2018-03-09 | A |  | 4 | 0 |  | 4 |  |  | 장신일 |  |  | 1130 | 4 |  | 3 |  |  | 55 | 3 |  |  | 양호 | 양호 | 양호 | 양호 | 양호 | 미정 |  |  | Y |  | 2018-03-09 22:41 | 2018-03-09 22:26 | 2018-03-10 02:44 | 2018-03-10 02:22 | 39 | 22 | 15 | 221 | 258 | AR-10.1
A44167 | STB2 | 33 | 2018-03-09 | A |  | 5 | 0 |  | 5 |  |  | 장신일 |  |  | 1136 | 5 |  | 4 | YES |  | 55 | 4 | YES |  | 양호 | 양호 | 양호 | 양호 | 양호 | 미정 |  |  | Y |  | 2018-03-10 03:30 | 2018-03-10 03:07 | 2018-03-10 07:05 | 2018-03-10 06:52 | 23 | 13 | 23 | 202 | 238 | AR-10.5
A44171 | STB2 | 33 | 2018-03-10 | C |  | 6 | 0 |  | 6 |  |  | 윤호철 | 김웅철 |  | 1098 | 6 |  | 1 |  |  | 55 | 1 |  |  | 양호 | 양호 | 양호 | 양호 | 양호 | 미정 |  |  | Y |  | 2018-03-10 07:48 | 2018-03-10 07:22 | 2018-03-10 11:50 | 2018-03-10 11:16 | 17 | 34 | 26 | 208 | 268 | AR-11.15
A44176 | STB2 | 33 | 2018-03-10 | C |  | 7 | 0 |  | 7 |  |  | 윤호철 | 김웅철 |  | 1092 | 7 |  | 2 |  |  | 55 | 2 |  |  | 양호 | 양호 | 양호 | 양호 | 양호 | 미정 |  |  | Y |  | 2018-03-10 13:00 | 2018-03-10 12:47 | 2018-03-10 16:40 | 2018-03-10 15:49 | 57 | 51 | 13 | 169 | 233 | AR-10.9
A44180 | AE4140MR | 33 | 2018-03-10 | D |  | 8 | 0 |  | 8 |  |  | 장신일 |  |  | 1087 | 8 |  | 3 |  |  | 55 | 3 |  |  | 양호 | 양호 | 양호 | 양호 | 양호 | 미정 |  |  | Y |  | 2018-03-10 17:06 | 2018-03-10 16:58 | 2018-03-10 20:43 | 2018-03-10 20:26 | 18 | 17 | 8 | 200 | 225
A44184 | AE4140MR | 33 | 2018-03-10 | D |  | 9 | 0 |  | 9 |  |  | 장신일 |  |  | 1086 | 9 |  | 4 | YES |  | 55 | 4 | YES |  | 양호 | 양호 | 양호 | 양호 | 양호 | 미정 |  |  | Y |  | 2018-03-10 21:40 | 2018-03-10 21:26 | 2018-03-11 01:04 | 2018-03-11 00:33 | 43 | 31 | 14 | 173 | 218
A44188 | AE4150M3 | 33 | 2018-03-10 | A |  | 10 | 0 |  | 10 |  |  | 강상완 |  |  | 1139 | 10 |  | 1 |  |  | 55 | 1 |  |  | 양호 | 양호 | 양호 | 양호 | 양호 | 미정 |  |  | Y |  | 2018-03-11 02:02 | 2018-03-11 01:52 | 2018-03-11 06:42 | 2018-03-11 06:14 | 48 | 28 | 10 | 252 | 290 | AR-10.4
A44194 | SHPG2 | 33 | 2018-03-11 | C |  | 11 | 0 |  | 11 |  |  | 최용선 |  |  | 1082 | 11 |  | 2 |  |  | 55 | 2 |  |  | 양호 | 양호 | 양호 | 양호 | 양호 | 미정 |  |  | Y |  | 2018-03-11 08:08 | 2018-03-11 07:50 | 2018-03-11 11:33 | 2018-03-11 11:22 | 68 | 11 | 18 | 194 | 223 | AR-9.65
A44198 | SHPG2 | 33 | 2018-03-11 | C |  | 12 | 0 |  | 12 |  |  | 윤호철 | 김웅철 |  | 1096 | 12 |  | 3 |  |  | 55 | 3 |  |  | 양호 | 양호 | 양호 | 양호 | 양호 | 미정 |  |  | Y |  | 2018-03-11 12:32 | 2018-03-11 12:12 | 2018-03-11 15:20 | 2018-03-11 15:13 | 39 | 7 | 20 | 162 | 188 | AR-10.4
A44202 | SMN455M1 | 33 | 2018-03-11 | D |  | 13 | 0 |  | 13 |  |  | 장신일 |  |  | 1086 | 13 |  | 4 | YES |  | 55 | 4 | YES |  | 양호 | 양호 | 양호 | 양호 | 양호 | 미정 |  |  | Y |  | 2018-03-11 16:44 | 2018-03-11 16:25 | 2018-03-11 20:05 | 2018-03-11 19:41 | 65 | 24 | 19 | 177 | 220
A44206 | SMN455M1 | 33 | 2018-03-11 | D |  | 14 | 0 |  | 14 |  |  | 장신일 |  |  | 1092 | 14 |  | 1 |  |  | 55 | 1 |  |  | 양호 | 양호 | 양호 | 양호 | 양호 | 미정 |  |  | Y |  | 2018-03-11 21:05 | 2018-03-11 20:30 | 2018-03-12 00:10 | 2018-03-11 23:57 | 25 | 13 | 35 | 172 | 220
A44210 | AE1055LS | 33 | 2018-03-11 | B |  | 15 | 0 |  | 15 | YES | 150 | 윤석재 |  |  | 1085 | 15 |  | 2 |  |  | 55 | 2 |  |  | 양호 | 양호 | 양호 | 양호 | 양호 | 미정 |  |  | Y |  | 2018-03-12 01:14 | 2018-03-12 01:02 | 2018-03-12 04:45 | 2018-03-12 04:28 | 52 | 17 | 12 | 194 | 223 | AR-9.75 13단2시 방향 삼각목지침식발생함
A44214 | AE1055LS | 33 | 2018-03-11 | B |  | 16 | 0 | 외삽1 | 1 |  |  | 윤석재 |  |  | 1085 | 16 |  | 3 | YES |  | 55 | 3 | YES |  | 양호 | 양호 | 양호 | 양호 | 양호 | 미정 |  |  | Y |  | 2018-03-12 05:40 | 2018-03-12 05:25 | 2018-03-12 08:50 | 2018-03-12 08:31 | 40 | 19 | 15 | 171 | 205 | C/N철피크렉생김
A44218 | AE1055LS | 33 | 2018-03-12 | C |  | 17 | 0 |  | 2 |  |  | 윤호철 | 김웅철 |  | 1095 | 17 |  | 1 |  |  | 55 | 1 |  | O | 양호 | 양호 | 양호 | 양호 | 양호 | 미정 |  |  | Y |  | 2018-03-12 10:07 | 2018-03-12 09:45 | 2018-03-12 13:05 | 2018-03-12 12:46 | 55 | 19 | 22 | 159 | 200 | AR-10.5
A44222 | AE1055LS | 33 | 2018-03-12 | D |  | 18 | 0 |  | 3 |  |  | 윤호철 | 김웅철 |  | 1029 | 18 |  | 2 |  |  | 55 | 2 |  |  | 양호 | 양호 | 양호 | 양호 | 양호 | 미정 |  |  | Y |  | 2018-03-12 14:26 | 2018-03-12 14:00 | 2018-03-12 17:40 | 2018-03-12 17:13 | 55 | 27 | 26 | 167 | 220
A44226 | AE1055LS | 33 | 2018-03-12 | D |  | 19 | 0 |  | 4 |  |  |  | 김웅철 |  | 1027 | 19 | YES | 3 | YES |  | 55 | 3 | YES |  | 양호 | 양호 | 양호 | 양호 | 양호 | 미정 |  |  | Y |  | 2018-03-12 18:51 | 2018-03-12 18:35 | 2018-03-12 21:53 | 2018-03-12 21:37 | 55 | 16 | 16 | 166 | 198
A44230 | BP-SM45CS | 33 | 2018-03-12 | B |  | 20 | 0 |  | 5 |  |  | 윤석재 |  |  | 1085 | 1 |  | 1 |  |  | 55 | 1 |  | O | 양호 | 양호 | 양호 | 양호 | 양호 | 미정 |  |  | Y |  | 2018-03-12 23:01 | 2018-03-12 22:45 | 2018-03-13 01:20 | 2018-03-13 02:10 | 52 | -50 | 16 | 190 | 155 | AR-10.45
A44234 | BP-SM45CS | 33 | 2018-03-12 | B |  | 21 | 0 |  | 6 |  |  | 윤석재 |  |  | 1087 | 2 |  | 2 |  |  | 55 | 2 |  |  | 양호 | 양호 | 양호 | 양호 | 양호 | 미정 |  |  | Y |  | 2018-03-13 03:16 | 2018-03-13 02:50 | 2018-03-13 06:30 | 2018-03-13 06:20 | 90 | 10 | 26 | 183 | 220 | AR-10.1
A44238 | 46MNVS6 | 33 | 2018-03-13 | C |  | 22 | 0 |  | 7 |  |  | 윤호철 | 김웅철 |  | 1085 | 3 |  | 3 |  |  | 55 | 3 |  |  | 양호 | 양호 | 양호 | 양호 | 양호 | 미정 |  |  | Y |  | 2018-03-13 07:26 | 2018-03-13 07:18 | 2018-03-13 11:18 | 2018-03-13 10:47 | 48 | 31 | 8 | 201 | 240 | AR-11.1
A44242 | KSG4120H | 33 | 2018-03-13 | A |  | 23 | 0 |  | 8 |  |  | 윤호철 | 김웅철 |  | 1129 | 4 |  | 4 | YES |  | 55 | 4 | YES |  | 양호 | 양호 | 양호 | 양호 | 양호 | 미정 |  |  | Y |  | 2018-03-13 14:41 | 2018-03-13 14:18 | 2018-03-13 18:50 | 2018-03-13 18:35 | 180 | 15 | 23 | 234 | 272 | AR-10.85
A44246 | KSG4120H | 33 | 2018-03-13 | A |  | 24 | 0 |  | 9 | [5 empty] | 1131 | 5 |  | 1 |  |  | 55 | 1 |  |  | 양호 | 양호 | 양호 | 양호 | 양호 | 미정 |  |  | Y |  | 2018-03-13 19:47 | 2018-03-13 19:28 | 2018-03-13 22:54 | 2018-03-13 22:35 | 38 | 19 | 19 | 169 | 206 | AR-10.7
A44250 | KSG4120H | 33 | 2018-03-13 | B |  | 25 | 0 |  | 10 |  |  | 윤석재 |  |  | 1086 | 6 |  | 2 |  |  | 55 | 2 |  |  | 양호 | 양호 | 양호 | 양호 | 양호 | 미정 |  |  | Y |  | 2018-03-14 00:10 | 2018-03-14 | 2018-03-14 03:20 | 2018-03-14 03:06 | 66 | 14 | 10 | 176 | 200 | AR-10.35
A44254 | 30MNB5M | 33 | 2018-03-13 | B |  | 26 | 0 |  | 11 |  |  | 윤석재 |  |  | 1089 | 7 |  | 3 |  |  | 55 | 3 |  |  | 양호 | 양호 | 양호 | 양호 | 양호 | 미정 |  |  | Y |  | 2018-03-14 04:26 | 2018-03-14 03:58 | 2018-03-14 08:40 | 2018-03-14 08:10 | 38 | 30 | 28 | 225 | 282 | AR-9.9
A44259 | 30MNB5M | 33 | 2018-03-14 | C |  | 27 | 0 |  | 12 | YES | 150 | 강상완 | 김웅철 |  | 1085 | 8 |  | 4 | YES |  | 55 | 4 | YES |  | 양호 | 양호 | 양호 | 양호 | 양호 | 미정 |  |  | Y |  | 2018-03-14 09:51 | 2018-03-14 09:27 | 2018-03-14 13:28 | 2018-03-14 13:13 | 47 | 15 | 24 | 203 | 241 | AR-10.5
A44263 | AE15B37H | 33 | 2018-03-14 | A |  | 28 | 0 | 외삽2 | 1 |  |  | 강상완 | 김웅철 |  | 1114 | 9 |  | 1 |  |  | 55 | 1 |  |  | 양호 | 양호 | 양호 | 양호 | 양호 | 미정 |  |  | Y |  | 2018-03-14 14:07 | 2018-03-14 13:50 | 2018-03-14 17:25 | 2018-03-14 17:10 | 22 | 15 | 17 | 183 | 215 | P/P 180104-04(231)
B44223 | AE15B36C2 | 33 | 2018-03-14 | A |  | 29 | 0 |  | 2 |  |  | 강상완 |  |  | 1139 | 10 |  | 2 |  |  | 55 | 2 |  |  | 양호 | 양호 | 양호 | 양호 | 양호 | 미정 |  |  | Y |  | 2018-03-14 18:09 | 2018-03-14 17:38 | 2018-03-14 21:50 | 2018-03-14 21:30 | 13 | 20 | 31 | 201 | 252 | AR-9.7
B44227 | AE15B36C2 | 33 | 2018-03-14 | B |  | 30 | 0 |  | 3 |  |  |  | 우설식 |  | 1095 | 11 |  | 3 | YES |  | 55 | 3 | YES |  | 양호 | 양호 | 양호 | 양호 | 양호 | 미정 |  |  | Y |  | 2018-03-14 22:23 | 2018-03-14 22:03 | 2018-03-15 02:10 | 2018-03-15 01:53 | 13 | 17 | 20 | 209 | 247 | AR-10.55 CN녹음
B44231 | SCR415HM | 33 | 2018-03-14 | B |  | 31 | 0 |  | 4 |  |  |  | 우설식 |  | 1080 | 12 |  | 1 |  |  | 55 | 1 |  | O | 양호 | 양호 | 양호 | 양호 | 양호 | 미정 |  |  | Y |  | 2018-03-15 02:48 | 2018-03-15 02:33 | 2018-03-15 06:40 | 2018-03-15 06:26 | 23 | 14 | 15 | 218 | 247 | AR-10.5
A44279 | AE1055MS | 33 | 2018-03-15 | D |  | 32 | 0 |  | 5 |  |  | 송의섭 |  |  | 1026 | 13 |  | 2 |  |  | 55 | 2 |  |  | 양호 | 양호 | 양호 | 양호 | 양호 | 미정 |  |  | Y |  | 2018-03-15 07:42 | 2018-03-15 07:15 | 2018-03-15 11:00 | 2018-03-15 10:36 | 35 | 24 | 27 | 175 | 225
B44243 | SCR420HB | 33 | 2018-03-15 | A |  | 33 | 0 |  | 6 |  |  | 송의섭 |  |  | 1123 | 14 |  | 3 |  |  | 55 | 3 |  |  | 양호 | 양호 | 양호 | 양호 | 양호 | 미정 |  |  | Y |  | 2018-03-15 16:08 | 2018-03-15 15:46 | 2018-03-15 19:35 | 2018-03-15 19:08 | 286 | 27 | 22 | 180 | 229
A44291 | SP-AE1055LS | 33 | 2018-03-15 | A |  | 34 | 0 |  | 7 | [5 empty] | 1147 | 15 |  | 4 | YES |  | 55 | 4 | YES |  | 양호 | 양호 | 양호 | 양호 | 양호 | 미정 |  |  | Y |  | 2018-03-15 20:32 | 2018-03-15 20:12 | 2018-03-15 23:50 | 2018-03-15 23:20 | 37 | 30 | 20 | 168 | 218 | AR-9.9
A44295 | SP-AE1055LS | 33 | 2018-03-15 | B |  | 35 | 0 |  | 8 |  |  | 윤석재 |  |  | 1086 | 16 |  | 1 |  |  | 55 | 1 |  | O | 양호 | 양호 | 양호 | 양호 | 양호 | 미정 |  |  | Y |  | 2018-03-16 01:11 | 2018-03-16 00:37 | 2018-03-16 04:20 | 2018-03-16 03:50 | 47 | 30 | 34 | 158 | 223 | AR-10.25
A44299 | SP-AE1055LS | 33 | 2018-03-15 | B |  | 36 | 0 |  | 9 |  |  | 윤석재 |  |  | 1094 | 17 |  | 2 |  |  | 55 | 2 |  |  | 양호 | 양호 | 양호 | 양호 | 양호 | 미정 |  |  | Y |  | 2018-03-16 05:18 | 2018-03-16 05:03 | 2018-03-16 08:25 | 2018-03-16 08:09 | 43 | 16 | 15 | 171 | 202 | AR-10.2
A44303 | SCM822HT | 33 | 2018-03-16 | D |  | 37 | 0 |  | 10 | YES |  |  | 장신일 |  | 1087 | 18 |  | 3 |  |  | 55 | 3 |  |  | 양호 | 양호 | 양호 | 양호 | 양호 | 미정 |  |  | Y |  | 2018-03-16 09:37 | 2018-03-16 09:10 | 2018-03-16 12:50 | 2018-03-16 12:30 | 45 | 20 | 27 | 173 | 220
A44307 | SCM822HT | 33 | 2018-03-16 | D |  | 38 | 0 | 외삽3 | 1 |  |  | 장신일 |  |  | 1087 | 19 | YES | 4 | YES |  | 55 | 4 | YES |  | 양호 | 양호 | 양호 | 양호 | 양호 | 미정 |  |  | Y |  | 2018-03-16 13:40 | 2018-03-16 13:30 | 2018-03-16 18:28 | 2018-03-16 18:11 | 40 | 17 | 10 | 271 | 298 | P/P 180105-03-215
A44312 | AE51B20MK | 33 | 2018-03-16 | A |  | 39 | 0 |  | 2 |  |  | 강상완 |  |  | 1126 | 1 |  | 1 |  |  | 55 | 1 |  |  | 양호 | 양호 | 양호 | 양호 | 양호 | 미정 |  |  | Y |  | 2018-03-16 20:10 | 2018-03-16 19:58 | 2018-03-16 23:30 | 2018-03-16 23:05 | 90 | 25 | 12 | 175 | 212 | AR-10.7
A44316 | AE5124H | 33 | 2018-03-16 | C |  | 40 | 0 |  | 3 |  |  | 윤호철 | 김웅철 |  | 1098 | 2 |  | 2 |  |  | 55 | 2 |  |  | 양호 | 양호 | 양호 | 양호 | 양호 | 미정 |  |  | Y |  | 2018-03-17 00:39 | 2018-03-17 00:18 | 2018-03-17 03:50 | 2018-03-17 03:33 | 48 | 17 | 21 | 174 | 212 | AR-10.8
A44320 | AE5124H | 33 | 2018-03-16 | C |  | 41 | 0 |  | 4 |  |  | 윤호철 | 김웅철 |  | 1095 | 3 |  | 3 |  |  | 55 | 3 |  |  | 양호 | 양호 | 양호 | 양호 | 양호 | 미정 |  |  | Y |  | 2018-03-17 05:12 | 2018-03-17 04:48 | 2018-03-17 08:00 | 2018-03-17 07:58 | 58 | 2 | 24 | 166 | 192 | AR-10.9
A44324 | SM45C | 33 | 2018-03-17 | D |  | 42 | 0 |  | 5 |  |  | 장신일 |  |  | 1089 | 4 |  | 4 | YES |  | 55 | 4 | YES |  | 양호 | 양호 | 양호 | 양호 | 양호 | 미정 |  |  | Y |  | 2018-03-17 09:12 | 2018-03-17 09:00 | 2018-03-17 12:55 | 2018-03-17 12:24 | 60 | 31 | 12 | 192 | 235
A44328 | SCM440HK | 33 | 2018-03-17 | D |  | 43 | 0 |  | 6 |  |  | 송의섭 |  |  | 1088 | 5 |  | 1 |  |  | 55 | 1 |  |  | 양호 | 양호 | 양호 | 양호 | 양호 | 미정 |  |  | Y |  | 2018-03-17 13:29 | 2018-03-17 13:05 | 2018-03-17 16:45 | 2018-03-17 16:06 | 10 | 39 | 24 | 157 | 220
A44332 | SCM440J | 33 | 2018-03-17 | A |  | 44 | 0 |  | 7 |  |  | 장신일 |  |  | 1140 | 6 |  | 2 |  |  | 55 | 2 |  |  | 양호 | 양호 | 양호 | 양호 | 양호 | 미정 |  |  | Y |  | 2018-03-17 17:39 | 2018-03-17 17:20 | 2018-03-17 21:03 | 2018-03-17 20:36 | 35 | 27 | 19 | 178 | 223 | AR-9.6
A44336 | AE1055M1 | 33 | 2018-03-17 | C |  | 45 | 0 |  | 8 |  |  | 장신일 |  |  | 1096 | 7 |  | 3 | YES |  | 55 | 3 | YES |  | 양호 | 양호 | 양호 | 양호 | 양호 | 미정 |  |  | Y |  | 2018-03-17 21:55 | 2018-03-17 21:31 | 2018-03-18 01:10 | 2018-03-18 00:48 | 28 | 22 | 24 | 174 | 219 | AR-9.3
A44340 | AE1055M1 | 33 | 2018-03-17 | C |  | 46 | 0 |  | 9 |  |  | 김웅철 | 윤호철 |  | 1087 | 8 |  | 1 |  |  | 55 | 1 |  | O | 양호 | 양호 | 양호 | 양호 | 양호 | 미정 |  |  | Y |  | 2018-03-18 02:34 | 2018-03-18 02:25 | 2018-03-18 05:55 | 2018-03-18 05:25 | 75 | 30 | 9 | 171 | 210 | AR-9.2
A44344 | STB2 | 33 | 2018-03-18 | D |  | 47 | 0 |  | 10 |  |  | 장신일 | 김웅철 |  | 1087 | 9 |  | 2 |  |  | 55 | 2 |  |  | 양호 | 양호 | 양호 | 양호 | 양호 | 미정 |  |  | Y |  | 2018-03-18 07:04 | 2018-03-18 06:34 | 2018-03-18 10:40 | 2018-03-18 10:14 | 39 | 26 | 30 | 190 | 246
A44348 | STB2 | 33 | 2018-03-18 | D |  | 48 | 0 | 외삽4 | 1 |  |  | 장신일 | 김웅철 |  | 1089 | 10 |  | 3 | YES |  | 55 | 3 | YES |  | 양호 | 양호 | 양호 | 양호 | 양호 | 미정 |  |  | Y |  | 2018-03-18 11:39 | 2018-03-18 11:17 | 2018-03-18 15:22 | 2018-03-18 14:48 | 37 | 34 | 22 | 189 | 245 | P/P 180104-09-217
A44352 | SP-STB2 | 33 | 2018-03-18 | B |  | 49 | 0 |  | 2 |  |  | 장신일 |  |  | 1086 | 11 |  | 1 |  |  | 55 | 1 |  | O | 양호 | 양호 | 양호 | 양호 | 양호 | 미정 |  |  | Y |  | 2018-03-18 16:15 | 2018-03-18 16:00 | 2018-03-18 19:55 | 2018-03-18 19:19 | 38 | 36 | 15 | 184 | 235 | AR-10.5
A44356 | BP-SCR420HC | 33 | 2018-03-18 | B |  | 50 | 0 |  | 3 |  |  | 우설식 |  |  | 1085 | 12 |  | 2 |  |  | 55 | 2 |  |  | 양호 | 양호 | 양호 | 양호 | 양호 | 미정 |  |  | Y |  | 2018-03-18 20:50 | 2018-03-18 20:45 | 2018-03-19 04:40 | 2018-03-19 04:54 | 50 | -14 | 5 | 484 | 475 | AR-10.2 연주끊김60T남아서 A44358에 15T이월 나머지 A44359에 이월함
A44360 | BP-SCR420HC | 33 | 2018-03-18 | C |  | 51 | 0 |  | 4 |  |  | 윤호철 | 김웅철 |  | 1085 | 13 |  | 3 |  |  | 55 | 3 |  |  | 양호 | 양호 | 양호 | 양호 | 양호 | 미정 |  |  | Y |  | 2018-03-19 05:43 | 2018-03-19 05:15 | 2018-03-19 09:38 | 2018-03-19 09:22 | 35 | 16 | 28 | 220 | 263 | AR-8.2
A44363 | SCR420HCS | 33 | 2018-03-19 | D |  | 52 | 0 |  | 5 |  |  | 장신일 |  |  | 1086 | 14 |  | 4 | YES |  | 55 | 4 | YES |  | 양호 | 양호 | 양호 | 양호 | 양호 | 미정 |  |  | Y |  | 2018-03-19 10:18 | 2018-03-19 10:00 | 2018-03-19 13:30 | 2018-03-19 13:09 | 22 | 21 | 18 | 171 | 210
A44367 | STB3D | 33 | 2018-03-19 | B |  | 53 | 0 |  | 6 |  |  | 송의섭 | 장신일 |  | 1082 | 15 |  | 1 |  |  | 55 | 1 |  | O | 양호 | 양호 | 양호 | 양호 | 양호 | 미정 |  |  | Y |  | 2018-03-19 15:19 | 2018-03-19 14:57 | 2018-03-19 18:55 | 2018-03-19 18:17 | 87 | 38 | 22 | 178 | 238
A44371 | STB3D | 33 | 2018-03-19 | B |  | 54 | 0 |  | 7 |  |  | 윤석재 |  |  | 1087 | 16 |  | 2 |  |  | 55 | 2 |  |  | 양호 | 양호 | 양호 | 양호 | 양호 | 미정 |  |  | Y |  | 2018-03-19 19:53 | 2018-03-19 19:40 | 2018-03-19 23:10 | 2018-03-19 22:46 | 45 | 24 | 13 | 173 | 210 | AR-10.65
A44375 | SM48CH | 33 | 2018-03-19 | C |  | 55 | 0 |  | 8 |  |  | 윤호철 | 김웅철 |  | 1090 | 17 |  | 3 |  |  | 55 | 3 |  |  | 양호 | 양호 | 양호 | 양호 | 양호 | 미정 |  |  | Y |  | 2018-03-20 00:06 | 2018-03-19 23:48 | 2018-03-20 03:30 | 2018-03-20 03:13 | 38 | 17 | 18 | 188 | 222 | AR-10.5
A44379 | SM48CH | 33 | 2018-03-19 | C |  | 56 | 0 |  | 9 | YES |  | 윤호철 | 김웅철 |  | 1107 | 18 | YES | 4 | YES |  | 55 | 4 | YES |  | 양호 | 양호 | 양호 | 양호 | 양호 | 미정 |  |  | Y |  | 2018-03-20 04:35 | 2018-03-20 04:05 | 2018-03-20 07:47 | 2018-03-20 07:28 | 35 | 20 | 30 | 172 | 222 | AR-10.3
A44381 | STB2D | 33 | 2018-03-21 | A |  | 57 | 0 | 외삽4 | 1 | [5 empty] | 1070 | 1 |  | 1 |  |  | 55 | 1 |  |  | 양호 | 양호 | 양호 | 양호 | 양호 | 미정 |  |  | Y |  | 2018-03-21 08:18 | 2018-03-21 08:00 | 2018-03-21 11:50 | 2018-03-21 11:20 | 1453 | 30 | 18 | 183 | 230 | P/P 180122-06 [212]
A44385 | STB2D | 33 | 2018-03-21 | A |  | 58 | 0 |  | 2 |  |  | 김웅철 |  |  | 1114 | 2 |  | 2 |  |  | 55 | 2 |  |  | 양호 | 양호 | 양호 | 양호 | 양호 | 미정 |  |  | Y |  | 2018-03-21 12:55 | 2018-03-21 12:40 | 2018-03-21 16:05 | 2018-03-21 15:36 | 50 | 29 | 15 | 161 | 205 | AR-9.2
C42895 | SM40CM4 | 33 | 2018-03-21 | B |  | 59 | 0 |  | 3 |  |  | 남문희 | 윤석재 |  | 1087 | 3 |  | 3 |  |  | 55 | 3 |  |  | 양호 | 양호 | 양호 | 양호 | 양호 | 미정 |  |  | Y |  | 2018-03-21 17:51 | 2018-03-21 17:40 | 2018-03-21 21:00 | 2018-03-21 20:45 | 95 | 15 | 11 | 174 | 200
C42899 | SFMN438V | 33 | 2018-03-21 | D |  | 60 | 0 |  | 4 |  |  | 남문희 | 윤석재 |  | 1084 | 4 |  | 4 | YES |  | 55 | 4 | YES |  | 양호 | 양호 | 양호 | 양호 | 양호 | 미정 |  |  | Y |  | 2018-03-21 22:10 | 2018-03-21 21:50 | 2018-03-22 01:15 | 2018-03-22 01:06 | 50 | 9 | 20 | 176 | 205
C42903 | SFMN438V | 33 | 2018-03-21 | D |  | 61 | 0 |  | 5 |  |  | 남태희 |  |  | 1102 | 5 |  | 1 |  |  | 55 | 1 |  |  | 양호 | 양호 | 양호 | 양호 | 양호 | 미정 |  |  | Y |  | 2018-03-22 02:21 | 2018-03-22 02:05 | 2018-03-22 06:15 | 2018-03-22 05:58 | 50 | 17 | 16 | 217 | 250 | AR -13.1
C42907 | SCM415 | 33 | 2018-03-22 | A |  | 62 | 0 |  | 6 | YES | 160 |  |  |  | 1084 | 6 |  | 2 |  |  | 55 | 2 |  |  | 양호 | 양호 | 양호 | 양호 | 양호 | 미정 |  |  | Y |  | 2018-03-22 07:00 | 2018-03-22 06:40 | 2018-03-22 10:35 | 2018-03-22 10:08 | 25 | 27 | 20 | 188 | 235 | PP 교체 180109--07--208
C42911 | SCM415HS | 33 | 2018-03-22 | A |  | 63 | 0 | 외삽6 | 1 | [5 empty] | 1075 | 7 |  | 3 |  |  | 55 | 3 |  |  | 양호 | 양호 | 양호 | 양호 | 양호 | 미정 |  |  | Y |  | 2018-03-22 11:25 | 2018-03-22 11:15 | 2018-03-22 14:55 | 2018-03-22 14:18 | 40 | 37 | 10 | 173 | 220 | PP교체 로 PP 열간보수
C42915 | SM45C | 33 | 2018-03-22 | B |  | 64 | 0 |  | 2 |  |  | 남문희 |  |  | 1070 | 8 |  | 4 |  |  | 55 | 4 |  |  | 양호 | 양호 | 양호 | 양호 | 양호 | 미정 |  |  | Y |  | 2018-03-22 16:51 | 2018-03-22 16:30 | 2018-03-22 20:35 | 2018-03-22 19:46 | 95 | 49 | 21 | 175 | 245
C42919 | SCM435HF | 33 | 2018-03-22 | B |  | 65 | 0 |  | 3 |  |  | 남문희 |  |  | 1075 | 9 |  | 1 |  |  | 55 | 1 |  |  | 양호 | 양호 | 양호 | 양호 | 양호 | 미정 |  |  | Y |  | 2018-03-22 21:20 | 2018-03-22 21:05 | 2018-03-23 00:45 | 2018-03-23 00:39 | 30 | 6 | 15 | 199 | 220
C42923 | SM58CR | 33 | 2018-03-22 | D |  | 66 | 0 |  | 4 |  |  | 남태희 | 남문희 |  | 1102 | 10 |  | 2 |  |  | 55 | 2 |  |  | 양호 | 양호 | 양호 | 양호 | 양호 | 미정 |  |  | Y |  | 2018-03-23 01:53 | 2018-03-23 01:40 | 2018-03-23 05:00 | 2018-03-23 04:50 | 55 | 10 | 13 | 177 | 200
C42927 | SM58CR | 33 | 2018-03-23 | A |  | 67 | 0 |  | 5 |  |  | 남태희 | 남문희 |  | 1100 | 11 |  | 3 |  |  | 55 | 3 |  |  | 양호 | 양호 | 양호 | 양호 | 양호 | 미정 |  |  | Y |  | 2018-03-23 06:23 | 2018-03-23 06:00 | 2018-03-23 09:30 | 2018-03-23 09:07 | 60 | 23 | 23 | 164 | 210
C42931 | SM43C | 33 | 2018-03-23 | A |  | 68 | 0 |  | 6 | [5 empty] | 1078 | 12 |  | 4 | YES |  | 55 | 4 | YES |  | 양호 | 양호 | 양호 | 양호 | 양호 | 미정 |  |  | Y |  | 2018-03-23 10:45 | 2018-03-23 10:30 | 2018-03-23 14:35 | 2018-03-23 13:46 | 60 | 49 | 15 | 180 | 245
C42935 | SM45C | 33 | 2018-03-23 | C |  | 69 | 0 |  | 7 | [5 empty] | 1060 | 13 |  | 1 |  |  | 55 | 1 |  |  | 양호 | 양호 | 양호 | 양호 | 양호 | 미정 |  |  | Y |  | 2018-03-23 15:29 | 2018-03-23 15:20 | 2018-03-23 18:45 | 2018-03-23 18:11 | 45 | 34 | 9 | 162 | 205 | AR:13.4
C42939 | SM45C | 33 | 2018-03-23 | C |  | 70 | 0 |  | 8 | [5 empty] | 1060 | 14 |  | 2 |  |  | 55 | 2 |  |  | 양호 | 양호 | 양호 | 양호 | 양호 | 미정 |  |  | Y |  | 2018-03-23 19:49 | 2018-03-23 19:35 | 2018-03-23 22:50 | 2018-03-23 22:43 | 50 | 7 | 14 | 174 | 195 | AR:12.9
C42943 | SM45C | 33 | 2018-03-23 | D |  | 71 | 0 |  | 9 | YES |  | 남태희 |  |  | 1101 | 15 |  | 3 |  |  | 55 | 3 |  |  | 양호 | 양호 | 양호 | 양호 | 양호 | 미정 |  |  | Y |  | 2018-03-23 23:58 | 2018-03-23 23:40 | 2018-03-24 03:10 | 2018-03-24 03:03 | 50 | 7 | 18 | 185 | 210 | AR 13.4
C42947 | SM48C | 33 | 2018-03-23 | D |  | 72 | 0 |  | 1 |  |  | 남태희 |  |  | 1101 | 16 |  | 4 | YES |  | 55 | 4 | YES |  | 양호 | 양호 | 양호 | 양호 | 양호 | 미정 |  |  | Y |  | 2018-03-24 04:08 | 2018-03-24 03:50 | 2018-03-24 07:20 | 2018-03-24 07:15 | 40 | 5 | 18 | 188 | 210 | P/P 180108---08---198 잔존153---165 정도
C42951 | 20MOCRS4HM | 33 | 2018-03-24 | A |  | 73 | 0 |  | 2 |  |  | 남태희 | 장신일 |  | 1101 | 17 |  | 1 |  |  | 55 | 1 |  |  | 양호 | 양호 | 양호 | 양호 | 양호 | 미정 |  |  | Y |  | 2018-03-24 08:14 | 2018-03-24 08:05 | 2018-03-24 11:40 | 2018-03-24 11:18 | 45 | 22 | 9 | 183 | 215 | AR 12.2
C42955 | SNCM26V | 33 | 2018-03-24 | A |  | 74 | 0 |  | 3 |  |  | 남태희 | 장신일 |  | 1102 | 18 |  | 2 |  |  | 55 | 2 |  |  | 양호 | 양호 | 양호 | 양호 | 양호 | 미정 |  |  | INGOT |  | 2018-03-24 12:48 | 2018-03-24 12:30 | 2018-03-24 15:45 | 2018-03-24 15:20 | 50 | 25 | 18 | 152 | 195 | AR:12.9
C42959 | SBC70L | 33 | 2018-03-24 | C |  | 75 | 0 |  | 4 | [5 empty] | 1060 | 19 |  | 3 |  |  | 55 | 3 |  |  | 양호 | 양호 | 양호 | 양호 | 양호 | 미정 |  |  | Y |  | 2018-03-24 17:32 | 2018-03-24 17:30 | 2018-03-24 21:20 | 2018-03-24 21:08 | 105 | 12 | 2 | 216 | 230 | AR:12.7
C42963 | SBC70L | 33 | 2018-03-24 | D |  | 76 | 0 |  | 5 | [5 empty] | 1101 | 20 | YES | 4 | YES |  | 55 | 4 | YES |  | 양호 | 양호 | 양호 | 양호 | 양호 | 미정 |  |  | Y |  | 2018-03-24 22:28 | 2018-03-24 22:10 | 2018-03-25 01:55 | 2018-03-25 01:47 | 50 | 8 | 18 | 199 | 225
B44441 | SM45CRM | 33 | 2018-03-24 | D |  | 77 | 0 |  | 6 |  |  | 남태희 |  |  | 1089 | 1 |  | 1 |  |  | 55 | 1 |  | O | 양호 | 양호 | 양호 | 양호 | 양호 | 미정 |  |  | Y |  | 2018-03-25 03:21 | 2018-03-25 02:52 | 2018-03-25 06:32 | 2018-03-25 06:17 | 57 | 15 | 29 | 176 | 220
B44445 | AE4130M10 | 33 | 2018-03-25 | B |  | 78 | 0 |  | 7 | [5 empty] | 1083 | 2 |  | 2 |  |  | 55 | 2 |  |  | 양호 | 양호 | 양호 | 양호 | 양호 | 미정 |  |  | Y |  | 2018-03-25 07:29 | 2018-03-25 07:10 | 2018-03-25 11:20 | 2018-03-25 11:05 | 38 | 15 | 19 | 216 | 250 | AR-10.2
B44449 | AE4130M10 | 33 | 2018-03-25 | B |  | 79 | 0 |  | 8 | YES |  |  |  |  | 1080 | 3 |  | 3 | YES |  | 55 | 3 | YES |  | 양호 | 양호 | 양호 | 양호 | 양호 | 미정 |  |  | Y |  | 2018-03-25 12:12 | 2018-03-25 11:55 | 2018-03-25 15:48 | 2018-03-25 15:22 | 35 | 26 | 17 | 190 | 233 | AR-10
B44453 | SCM440 | 33 | 2018-03-25 | C |  | 80 | 0 |  | 1 |  |  | 최용선 |  |  | 1096 | 4 |  | 1 |  |  | 55 | 1 |  | O | 양호 | 양호 | 양호 | 양호 | 양호 | 미정 |  |  | Y |  | 2018-03-25 16:42 | 2018-03-25 16:25 | 2018-03-25 20:30 | 2018-03-25 20:04 | 37 | 26 | 17 | 202 | 245 | P/P 180123-01 [172]
B44457 | AE4140Q | 33 | 2018-03-25 | C |  | 81 | 0 |  | 2 |  |  | 최용선 |  |  | 1094 | 5 |  | 2 |  |  | 55 | 2 |  |  | 양호 | 양호 | 양호 | 양호 | 양호 | 미정 |  |  | Y |  | 2018-03-25 21:39 | 2018-03-25 21:25 | 2018-03-26 00:55 | 2018-03-26 00:43 | 55 | 12 | 14 | 183 | 210 | AR-10.0
B44461 | AE4140Q | 33 | 2018-03-25 | D |  | 82 | 0 |  | 3 |  |  | 송의섭 |  |  | 1089 | 6 |  | 3 | YES |  | 55 | 3 | YES |  | 양호 | 양호 | 양호 | 양호 | 양호 | 미정 |  |  | Y |  | 2018-03-26 02:07 | 2018-03-26 01:50 | 2018-03-26 05:13 | 2018-03-26 05:03 | 55 | 10 | 17 | 176 | 203
B44465 | 16MNCRS5HAM | 33 | 2018-03-26 | B |  | 83 | 0 |  | 4 |  |  | 송의섭 |  |  | 1082 | 7 |  | 4 | YES |  | 55 | 4 | YES |  | 양호 | 양호 | 양호 | 양호 | 양호 | 미정 |  |  | Y |  | 2018-03-26 06:20 | 2018-03-26 06:05 | 2018-03-26 09:55 | 2018-03-26 09:35 | 52 | 20 | 15 | 195 | 230
B44469 | 16MNCRS5HAM | 33 | 2018-03-26 | B |  | 84 | 0 |  | 5 |  |  |  | 우설식 |  | 1077 | 8 |  | 1 |  |  | 55 | 1 |  | O | 양호 | 양호 | 양호 | 양호 | 양호 | 미정 |  |  | Y |  | 2018-03-26 10:41 | 2018-03-26 10:33 | 2018-03-26 14:25 | 2018-03-26 13:54 | 38 | 31 | 8 | 193 | 232 | AR-10.2
B44473 | AE4140M2 | 33 | 2018-03-26 | C |  | 85 | 0 |  | 6 |  |  | 최용선 |  |  | 1084 | 9 |  | 2 |  |  | 55 | 2 |  |  | 양호 | 양호 | 양호 | 양호 | 양호 | 미정 |  |  | Y |  | 2018-03-26 15:20 | 2018-03-26 15:10 | 2018-03-26 19:15 | 2018-03-26 18:47 | 45 | 28 | 10 | 207 | 245 | AR-10.5
B44477 | AE4140M2 | 33 | 2018-03-26 | C |  | 86 | 0 |  | 7 | YES |  | 최용선 |  |  | 1093 | 10 |  | 3 |  |  | 55 | 3 |  |  | 양호 | 양호 | 양호 | 양호 | 양호 | 미정 |  |  | Y |  | 2018-03-26 20:11 | 2018-03-26 19:55 | 2018-03-26 23:38 | 2018-03-26 23:08 | 40 | 29 | 16 | 177 | 223 | AR-10.2
B44481 | SM10CM | 33 | 2018-03-26 | A |  | 87 | 0 | 외삽6 | 1 |  |  |  | 김민곤 |  | 1130 | 11 |  | 4 | YES |  | 55 | 4 | YES |  | 양호 | 양호 | 양호 | 양호 | 양호 | 미정 |  |  | Y |  | 2018-03-27 00:37 | 2018-03-27 00:15 | 2018-03-27 03:45 | 2018-03-27 03:28 | 37 | 17 | 22 | 171 | 210 | P/P 180120-08(191)
B44485 | SM45C | 33 | 2018-03-26 | A |  | 88 | 0 |  | 2 | [5 empty] | 1139 | 12 |  | 1 |  |  | 55 | 1 |  |  | 양호 | 양호 | 양호 | 양호 | 양호 | 미정 |  |  | Y |  | 2018-03-27 04:37 | 2018-03-27 04:24 | 2018-03-27 08:10 | 2018-03-27 07:53 | 39 | 17 | 13 | 196 | 226 | AR-9.6
B44489 | SM45CM1 | 33 | 2018-03-27 | B |  | 89 | 0 |  | 3 | [5 empty] | 1084 | 13 |  | 2 |  |  | 55 | 2 |  |  | 양호 | 양호 | 양호 | 양호 | 양호 | 미정 |  |  | Y |  | 2018-03-27 08:51 | 2018-03-27 08:40 | 2018-03-27 12:35 | 2018-03-27 12:12 | 30 | 23 | 11 | 201 | 235 | AR-10.5
B44494 | SNCM23I | 33 | 2018-03-27 | C |  | 90 | 0 |  | 4 | [5 empty] | 1058 | 14 |  | 3 |  |  | 55 | 3 |  |  | 양호 | 양호 | 양호 | 양호 | 양호 | 미정 |  |  | INGOT |  | 2018-03-27 14:39 | 2018-03-27 14:30 | 2018-03-27 18:40 | 2018-03-27 18:15 | 115 | 25 | 9 | 216 | 250 | AR10.1
B44498 | SCM415 | 33 | 2018-03-27 | C |  | 91 | 0 |  | 5 |  |  | 최용선 | 윤호철 |  | 1064 | 15 |  | 4 | YES |  | 55 | 4 | YES |  | 양호 | 양호 | 양호 | 양호 | 양호 | 미정 |  |  | Y |  | 2018-03-27 20:16 | 2018-03-27 20:00 | 2018-03-27 23:42 | 2018-03-27 23:28 | 80 | 14 | 16 | 192 | 222
B44502 | SCM415C1 | 33 | 2018-03-27 | A |  | 92 | 0 |  | 6 |  |  | 강상완 | 김민곤 |  | 1119 | 16 |  | 1 |  |  | 55 | 1 |  |  | 양호 | 양호 | 양호 | 양호 | 양호 | 미정 |  |  | Y |  | 2018-03-28 00:14 | 2018-03-28 00:05 | 2018-03-28 03:53 | 2018-03-28 03:36 | 23 | 17 | 9 | 202 | 228 | AR-10.2
B43113 | AE4137HMA | 35 | 2018-01-17 | B | LADLE 대보수 첫회 | 1 | 0 |  | 1 |  |  | 강상완 |  |  | 1086 | 1 |  | 1 |  |  | 55 | 1 |  |  | 양호 | 양호 | 양호 | 양호 | 양호 | 미정 |  |  | Y |  | 2018-01-17 14:53 | 2018-01-17 14:43 | 2018-01-17 18:10 | 2018-01-17 17:50 | 476599123 | 20 | 10 | 176 | 207 | P/P170828-10(207) | 8 | 2018-01-15 20:30 | 2018-01-16 10:50 | 860 | 674 | 30 | 5 | 2018-01-16 11:20 | 2018-01-17 14:43 | 1643 | 1086 | 206 | 218 | 276 | 10
A43126 | SM53C | 35 | 2018-01-17 | B |  | 2 | 0 |  | 2 |  |  | 윤석재 |  |  | 1089 | 2 |  | 2 |  |  | 55 | 2 |  |  | 양호 | 양호 | 양호 | 양호 | 양호 | 미정 |  |  | Y |  | 2018-01-17 18:32 | 2018-01-17 18:20 | 2018-01-17 21:45 | 2018-01-17 21:23 | 10 | 22 | 12 | 171 | 205 | AR-9.85
A43130 | SF40CVM | 35 | 2018-01-17 | D |  | 3 | 0 |  | 3 |  |  | 장신일 |  |  | 1087 | 3 |  | 3 |  |  | 55 | 3 |  |  | 양호 | 양호 | 양호 | 양호 | 양호 | 미정 |  |  | Y |  | 2018-01-17 22:30 | 2018-01-17 22:20 | 2018-01-18 02:15 | 2018-01-18 01:55 | 35 | 20 | 10 | 205 | 235
A43134 | SM35CI | 35 | 2018-01-17 | D |  | 4 | 0 |  | 4 |  |  | 장신일 |  |  | 1087 | 4 |  | 4 | YES |  | 55 | 4 | YES |  | 양호 | 양호 | 양호 | 양호 | 양호 | 미정 |  |  | INGOT |  | 2018-01-18 02:56 | 2018-01-18 02:30 | 2018-01-18 05:23 | 2018-01-18 05:02 | 15 | 21 | 26 | 126 | 173 | AR-9.6
A43137 | SF40CVM | 35 | 2018-01-17 | D |  | 5 | 0 |  | 5 |  |  |  | 장신일 |  | 1088 | 5 |  | 1 |  |  | 55 | 1 |  |  | 양호 | 양호 | 양호 | 양호 | 양호 | 미정 |  |  | Y |  | 2018-01-18 05:49 | 2018-01-18 05:40 | 2018-01-18 09:25 | 2018-01-18 08:52 | 17 | 33 | 9 | 183 | 225
A43141 | 38MNS6 | 35 | 2018-01-18 | A |  | 6 | 0 |  | 6 |  |  | 장신일 | 강상완 |  | 1133 | 6 |  | 2 |  |  | 55 | 2 |  |  | 양호 | 양호 | 양호 | 양호 | 양호 | 미정 |  |  | Y |  | 2018-01-18 10:14 | 2018-01-18 09:58 | 2018-01-18 13:30 | 2018-01-18 13:10 | 33 | 20 | 16 | 176 | 212 | AR-9.8
A43145 | SMN455M | 35 | 2018-01-18 | C |  | 7 | 0 |  | 7 |  |  | 강상완 |  |  | 1085 | 7 |  | 3 |  |  | 55 | 3 |  |  | 양호 | 양호 | 양호 | 양호 | 양호 | 미정 |  |  | Y |  | 2018-01-18 14:24 | 2018-01-18 14:05 | 2018-01-18 17:50 | 2018-01-18 17:31 | 35 | 19 | 19 | 187 | 225 | AR-9.4
A43149 | AE5130M | 35 | 2018-01-18 | C |  | 8 | 0 |  | 8 |  |  | 최용선 |  |  | 1086 | 8 |  | 4 | YES |  | 55 | 4 | YES |  | 양호 | 양호 | 양호 | 양호 | 양호 | 미정 |  |  | Y |  | 2018-01-18 18:59 | 2018-01-18 18:50 | 2018-01-18 22:15 | 2018-01-18 22:01 | 60 | 14 | 9 | 182 | 205 | AR-9.95
A43153 | AE5130M | 35 | 2018-01-18 | D |  | 9 | 0 |  | 9 |  |  |  | 장신일 |  | 1086 | 9 |  | 1 |  |  | 55 | 1 |  |  | 양호 | 양호 | 양호 | 양호 | 양호 | 미정 |  |  | Y |  | 2018-01-18 22:55 | 2018-01-18 22:48 | 2018-01-19 02:50 | 2018-01-19 02:16 | 33 | 34 | 7 | 201 | 242 | AR-9.7
A43158 | AE15B38M | 35 | 2018-01-18 | D |  | 10 | 0 |  | 10 |  |  | 장신일 |  |  | 1088 | 10 |  | 2 |  |  | 55 | 2 |  |  | 양호 | 양호 | 양호 | 양호 | 양호 | 미정 |  |  | Y |  | 2018-01-19 04:14 | 2018-01-19 03:48 | 2018-01-19 07:25 | 2018-01-19 06:59 | 58 | 26 | 26 | 164 | 217 | AR-9.7
A43162 | AE15B38M | 35 | 2018-01-19 | A |  | 11 | 0 |  | 11 |  |  | 강상완 |  |  | 1128 | 11 |  | 3 |  |  | 55 | 3 |  |  | 양호 | 양호 | 양호 | 양호 | 양호 | 미정 |  |  | Y |  | 2018-01-19 08:23 | 2018-01-19 08:10 | 2018-01-19 11:30 | 2018-01-19 11:13 | 45 | 17 | 13 | 170 | 200 | AR-8.8
A43166 | AE15B38M | 35 | 2018-01-19 | A |  | 12 | 0 |  | 12 |  |  | 송의섭 |  |  | 1127 | 12 |  | 4 | YES |  | 55 | 4 | YES |  | 양호 | 양호 | 양호 | 양호 | 양호 | 미정 |  |  | Y |  | 2018-01-19 12:33 | 2018-01-19 12:20 | 2018-01-19 15:40 | 2018-01-19 15:25 | 50 | 15 | 13 | 172 | 200 | AR-9.7
A43170 | AE1055LS | 35 | 2018-01-19 | C |  | 13 | 0 |  | 13 |  |  | 윤호철 | 김웅철 |  | 1087 | 13 |  | 1 |  |  | 55 | 1 |  |  | 양호 | 양호 | 양호 | 양호 | 양호 | 미정 |  |  | Y |  | 2018-01-19 16:45 | 2018-01-19 16:20 | 2018-01-19 20:25 | 2018-01-19 19:58 | 40 | 27 | 25 | 193 | 245 | AR-10.4
A43174 | AE1055LS | 35 | 2018-01-19 | C |  | 14 | 0 |  | 14 |  |  | 윤호철 | 김웅철 |  | 1086 | 14 |  | 2 |  |  | 55 | 2 |  |  | 양호 | 양호 | 양호 | 양호 | 양호 | 미정 |  |  | Y |  | 2018-01-19 21:38 | 2018-01-19 21:20 | 2018-01-20 00:52 | 2018-01-20 00:36 | 55 | 16 | 18 | 178 | 212 | AR-10.35
A43178 | AE1055LS | 35 | 2018-01-19 | D |  | 15 | 0 |  | 15 | YES | 150 | 장신일 |  |  | 1086 | 15 |  | 3 |  |  | 55 | 3 |  |  | 양호 | 양호 | 양호 | 양호 | 양호 | 미정 |  |  | Y |  | 2018-01-20 01:54 | 2018-01-20 01:45 | 2018-01-20 05:00 | 2018-01-20 04:45 | 53 | 15 | 9 | 171 | 195 | AR-9
A43182 | SP-AE1055LS | 35 | 2018-01-20 | B |  | 16 | 0 | 외삽1 | 1 | NO |  | 장신일 |  |  | 1090 | 16 |  | 4 | YES |  | 55 | 4 | YES |  | 양호 | 양호 | 양호 | 양호 | 양호 | 미정 |  |  | Y |  | 2018-01-20 06:13 | 2018-01-20 05:55 | 2018-01-20 09:30 | 2018-01-20 08:58 | 55 | 32 | 18 | 166 | 215
A43186 | SP-AE1055LS | 35 | 2018-01-20 | B |  | 17 | 0 |  | 2 | [5 empty] | 1080 | 17 |  | 1 |  |  | 55 | 1 |  |  | 양호 | 양호 | 양호 | 양호 | 양호 | 미정 |  |  | Y |  | 2018-01-20 10:28 | 2018-01-20 10:10 | 2018-01-20 13:25 | 2018-01-20 13:08 | 40 | 17 | 18 | 160 | 195 | AR-10.1
A43190 | STB2 | 35 | 2018-01-20 | C |  | 18 | 0 |  | 3 | [5 empty] | 1086 | 18 |  | 2 |  |  | 55 | 2 |  |  | 양호 | 양호 | 양호 | 양호 | 양호 | 미정 |  |  | Y |  | 2018-01-20 14:34 | 2018-01-20 14:03 | 2018-01-20 18:15 | 2018-01-20 17:50 | 38 | 25 | 31 | 196 | 252
A43194 | STB2 | 35 | 2018-01-20 | C |  | 19 | 0 |  | 4 |  |  | 윤호철 | 김웅철 |  | 1090 | 19 | YES | 3 | YES |  | 55 | 3 | YES |  | 양호 | 양호 | 양호 | 양호 | 양호 | 미정 |  |  | Y |  | 2018-01-20 19:00 | 2018-01-20 18:40 | 2018-01-20 22:25 | 2018-01-20 22:08 | 25 | 17 | 20 | 188 | 225 | AR-10.65
A43198 | STB2 | 35 | 2018-01-20 | D |  | 20 | 0 |  | 5 |  |  | 장신일 |  |  | 1086 | 1 |  | 1 |  |  | 55 | 1 |  | O | 양호 | 양호 | 양호 | 양호 | 양호 | 미정 |  |  | Y |  | 2018-01-20 23:41 | 2018-01-20 23:17 | 2018-01-21 02:52 | 2018-01-21 02:33 | 52 | 19 | 24 | 172 | 215
A43202 | STB2 | 35 | 2018-01-20 | D |  | 21 | 0 |  | 6 |  |  | 장신일 |  |  | 1089 | 2 |  | 2 |  |  | 55 | 2 |  |  | 양호 | 양호 | 양호 | 양호 | 양호 | 미정 |  |  | Y |  | 2018-01-21 04:13 | 2018-01-21 03:40 | 2018-01-21 07:42 | 2018-01-21 07:07 | 48 | 35 | 33 | 174 | 242
A43206 | STB2 | 35 | 2018-01-21 | B |  | 22 | 0 |  | 7 |  |  | 윤석재 |  |  | 1081 | 3 |  | 3 |  |  | 55 | 3 |  |  | 양호 | 양호 | 양호 | 양호 | 양호 | 미정 |  |  | Y |  | 2018-01-21 08:30 | 2018-01-21 08:15 | 2018-01-21 11:05 | 2018-01-21 11:32 | 33 | -27 | 15 | 182 | 170 | AR-10.3
A43210 | AE4130MI7 | 35 | 2018-01-21 | B |  | 23 | 0 |  | 8 | [5 empty] | 1087 | 4 |  | 4 | YES |  | 55 | 4 | YES |  | 양호 | 양호 | 양호 | 양호 | 양호 | 미정 |  |  | INGOT |  | 2018-01-21 12:30 | 2018-01-21 12:21 | 2018-01-21 15:30 | 2018-01-21 14:50 | 76 | 40 | 9 | 140 | 189 | AR-10.2
B43205 | AE1548 | 35 | 2018-01-21 | C |  | 24 | 0 |  | 9 |  |  | 윤호철 | 김웅철 |  | 1081 | 5 |  | 1 |  |  | 55 | 1 |  |  | 양호 | 양호 | 양호 | 양호 | 양호 | 미정 |  |  | Y |  | 2018-01-21 16:08 | 2018-01-21 16:00 | 2018-01-21 20:03 | 2018-01-21 19:33 | 30 | 30 | 8 | 205 | 243 | AR-10.75
B43209 | SCR420HB | 35 | 2018-01-21 | C |  | 25 | 0 |  | 10 |  |  | 최용선 |  |  | 1096 | 6 |  | 2 |  |  | 55 | 2 |  |  | 양호 | 양호 | 양호 | 양호 | 양호 | 미정 |  |  | Y |  | 2018-01-21 21:32 | 2018-01-21 21:10 | 2018-01-22 00:43 | 2018-01-22 00:26 | 67 | 17 | 22 | 174 | 213 | AR-10.45
B43213 | SCR420HB | 35 | 2018-01-21 | A |  | 26 | 0 |  | 11 | YES | 150 | 강상완 |  |  | 1105 | 7 |  | 3 | YES |  | 55 | 3 | YES |  | 양호 | 양호 | 양호 | 양호 | 양호 | 미정 |  |  | Y |  | 2018-01-22 01:23 | 2018-01-22 01:10 | 2018-01-22 04:35 | 2018-01-22 04:22 | 27 | 13 | 13 | 179 | 205 | AR-10.1 C/N철피녹음 하부교체함
B43217 | SCR420HB | 35 | 2018-01-21 | A |  | 27 | 0 | 외삽2 | 1 |  |  |  | 김웅철 |  | 1132 | 8 |  | 1 |  |  | 55 | 1 |  | O | 양호 | 양호 | 양호 | 양호 | 양호 | 미정 |  |  | Y |  | 2018-01-22 05:29 | 2018-01-22 05:10 | 2018-01-22 08:42 | 2018-01-22 08:14 | 35 | 28 | 19 | 165 | 212 | P.P 171116-05(173) 12단6시~12시 방향 연화침식중
B43221 | SCR420HB | 35 | 2018-01-22 | B |  | 28 | 0 |  | 2 |  |  |  | 윤석재 |  | 1083 | 9 |  | 2 |  |  | 55 | 2 |  |  | 양호 | 양호 | 양호 | 양호 | 양호 | 미정 |  |  | Y |  | 2018-01-22 09:34 | 2018-01-22 09:15 | 2018-01-22 12:50 | 2018-01-22 12:20 | 33 | 30 | 19 | 166 | 215 | AR-10.65
B43225 | SCR420HON | 35 | 2018-01-22 | C |  | 29 | 0 |  | 3 |  |  | 우설식 |  |  | 1090 | 10 |  | 3 |  |  | 55 | 3 |  |  | 양호 | 양호 | 양호 | 양호 | 양호 | 미정 |  |  | Y |  | 2018-01-22 14:17 | 2018-01-22 14:05 | 2018-01-22 17:55 | 2018-01-22 17:40 | 75 | 15 | 12 | 202 | 230 | AR-10.3
B43229 | SCR420HON | 35 | 2018-01-22 | C |  | 30 | 0 |  | 4 |  |  | 최용선 |  |  | 1096 | 11 |  | 4 | YES |  | 55 | 4 | YES |  | 양호 | 양호 | 양호 | 양호 | 양호 | 미정 |  |  | Y |  | 2018-01-22 18:52 | 2018-01-22 18:40 | 2018-01-22 22:33 | 2018-01-22 22:11 | 45 | 22 | 12 | 199 | 233 | AR-10.8
B43233 | SCM440J | 35 | 2018-01-22 | A |  | 31 | 0 |  | 5 | [5 empty] | 1133 | 12 |  | 1 |  |  | 55 | 1 |  |  | 양호 | 양호 | 양호 | 양호 | 양호 | 미정 |  |  | Y |  | 2018-01-22 23:35 | 2018-01-22 23:14 | 2018-01-23 03:05 | 2018-01-23 02:51 | 41 | 14 | 21 | 196 | 231 | AR-10.8
B43237 | SCM440 | 35 | 2018-01-22 | A |  | 32 | 0 |  | 6 | [5 empty] | 1138 | 13 |  | 2 |  |  | 55 | 2 |  |  | 양호 | 양호 | 양호 | 양호 | 양호 | 미정 |  |  | Y |  | 2018-01-23 03:40 | 2018-01-23 03:20 | 2018-01-23 07:45 | 2018-01-23 07:21 | 15 | 24 | 20 | 221 | 265 | AR-10.6
B43241 | AE4140Q | 35 | 2018-01-23 | B |  | 33 | 0 |  | 7 |  |  |  | 우설식 |  | 1075 | 14 |  | 3 |  |  | 55 | 3 |  |  | 양호 | 양호 | 양호 | 양호 | 양호 | 미정 |  |  | Y |  | 2018-01-23 08:17 | 2018-01-23 08:05 | 2018-01-23 11:55 | 2018-01-23 11:39 | 20 | 16 | 12 | 202 | 230 | AR-9.7
B43245 | SM35C | 35 | 2018-01-23 | B |  | 34 | 0 |  | 8 | [5 empty] | 1077 | 15 |  | 4 | YES |  | 55 | 4 | YES |  | 양호 | 양호 | 양호 | 양호 | 양호 | 미정 |  |  | Y |  | 2018-01-23 12:35 | 2018-01-23 12:22 | 2018-01-23 16:23 | 2018-01-23 16:07 | 27 | 16 | 13 | 212 | 241 | AR-10.4
B43249 | SM35C | 35 | 2018-01-23 | D |  | 35 | 0 |  | 9 |  |  | 송의섭 |  |  | 1087 | 16 |  | 1 |  |  | 55 | 1 |  |  | 양호 | 양호 | 양호 | 양호 | 양호 | 미정 |  |  | Y |  | 2018-01-23 17:23 | 2018-01-23 16:53 | 2018-01-23 20:40 | 2018-01-23 20:26 | 30 | 14 | 30 | 183 | 227
B43253 | SM53CM | 35 | 2018-01-23 | D |  | 36 | 0 |  | 10 | YES |  | 송의섭 |  |  | 1088 | 17 |  | 2 |  |  | 55 | 2 |  |  | 양호 | 양호 | 양호 | 양호 | 양호 | 미정 |  |  | Y |  | 2018-01-23 21:40 | 2018-01-23 21:25 | 2018-01-24 00:55 | 2018-01-24 00:43 | 45 | 12 | 16 | 182 | 210
B43257 | SM53CM | 35 | 2018-01-23 | A |  | 37 | 0 | 외삽3 | 1 |  |  | 강상완 |  |  | 1124 | 18 |  | 3 |  |  | 55 | 3 |  |  | 양호 | 양호 | 양호 | 양호 | 양호 | 미정 |  |  | Y |  | 2018-01-24 01:37 | 2018-01-24 01:28 | 2018-01-24 04:59 | 2018-01-24 04:46 | 33 | 13 | 9 | 189 | 211 | P/P 11-9-5(197)
B43261 | 42CRMO4MS | 35 | 2018-01-23 | A |  | 38 | 0 |  | 2 |  |  | 강상완 |  |  | 1129 | 19 | YES | 4 | YES |  | 55 | 4 | YES |  | 양호 | 양호 | 양호 | 양호 | 양호 | 미정 |  |  | Y |  | 2018-01-24 05:43 | 2018-01-24 05:26 | 2018-01-24 09:50 | 2018-01-24 09:28 | 27 | 22 | 17 | 225 | 264 | AR-10.5
C41826 | SM45CB | 35 | 2018-01-24 | D |  | 39 | 0 |  | 3 | [5 empty] | 1089 | 1 |  | 1 |  |  | 55 | 1 |  |  | 양호 | 양호 | 양호 | 양호 | 양호 | 미정 |  |  | Y |  | 2018-01-24 14:18 | 2018-01-24 14:00 | 2018-01-24 17:20 | 2018-01-24 17:13 | 250 | 7 | 18 | 174 | 200 | AR-10.1
C41830 | SM45CB | 35 | 2018-01-24 | D |  | 40 | 0 |  | 4 |  |  | 남태희 |  |  | 1101 | 2 |  | 2 |  |  | 55 | 2 |  |  | 양호 | 양호 | 양호 | 양호 | 양호 | 미정 |  |  | Y |  | 2018-01-24 18:28 | 2018-01-24 18:10 | 2018-01-24 21:35 | 2018-01-24 21:27 | 50 | 8 | 18 | 179 | 205
C41834 | SM45CB | 35 | 2018-01-24 | A |  | 41 | 0 |  | 5 |  |  | 남태희 |  |  | 1100 | 3 |  | 3 |  |  | 55 | 3 |  |  | 양호 | 양호 | 양호 | 양호 | 양호 | 미정 |  |  | Y |  | 2018-01-24 22:41 | 2018-01-24 22:30 | 2018-01-25 02:00 | 2018-01-25 01:47 | 55 | 13 | 11 | 186 | 210
C41838 | AE4145MA | 35 | 2018-01-24 | A |  | 42 | 0 |  | 6 | [5 empty] | 1084 | 4 |  | 4 | YES |  | 55 | 4 | YES |  | 양호 | 양호 | 양호 | 양호 | 양호 | 미정 |  |  | INGOT |  | 2018-01-25 02:52 | 2018-01-25 02:45 | 2018-01-25 05:40 | 2018-01-25 05:26 | 45 | 14 | 7 | 154 | 175
C41841 | SFMN438V | 35 | 2018-01-25 | C |  | 43 | 0 |  | 7 | [5 empty] | 1060 | 5 |  | 1 |  |  | 55 | 1 |  |  | 양호 | 양호 | 양호 | 양호 | 양호 | 미정 |  |  | Y |  | 2018-01-25 06:29 | 2018-01-25 06:15 | 2018-01-25 10:15 | 2018-01-25 09:55 | 35 | 20 | 14 | 205 | 240
C41845 | SFMN438V | 35 | 2018-01-25 | C |  | 44 | 0 |  | 8 | [5 empty] | 1060 | 6 |  | 2 |  |  | 55 | 2 |  |  | 양호 | 양호 | 양호 | 양호 | 양호 | 미정 |  |  | Y |  | 2018-01-25 11:34 | 2018-01-25 11:15 | 2018-01-25 15:15 | 2018-01-25 15:11 | 60 | 4 | 19 | 217 | 240
C41849 | SM10C | 35 | 2018-01-25 | D |  | 45 | 0 |  | 9 |  |  | 남태희 |  |  | 1101 | 7 |  | 3 |  |  | 55 | 3 |  |  | 양호 | 양호 | 양호 | 양호 | 양호 | 미정 |  |  | Y |  | 2018-01-25 16:29 | 2018-01-25 16:05 | 2018-01-25 19:50 | 2018-01-25 19:46 | 50 | 4 | 24 | 197 | 225
C41853 | AE15B36D | 35 | 2018-01-25 | D |  | 46 | 0 |  | 10 |  |  | 남태희 |  |  | 1101 | 8 |  | 4 | YES |  | 55 | 4 | YES |  | 양호 | 양호 | 양호 | 양호 | 양호 | 미정 |  |  | Y |  | 2018-01-25 21:07 | 2018-01-25 20:50 | 2018-01-26 00:50 | 2018-01-26 00:25 | 60 | 25 | 17 | 198 | 240
C41857 | AE15B36D2 | 35 | 2018-01-25 | A |  | 47 | 0 |  | 11 | YES |  |  |  |  | 1080 | 9 |  | 1 |  |  | 55 | 1 |  |  | 양호 | 양호 | 양호 | 양호 | 양호 | 미정 |  |  | Y |  | 2018-01-26 01:37 | 2018-01-26 01:25 | 2018-01-26 05:10 | 2018-01-26 04:59 | 35 | 11 | 12 | 203 | 225
C41861 | AE15B36D2 | 35 | 2018-01-26 | C |  | 48 | 0 |  | 1 | [5 empty] | 1060 | 10 |  | 2 | YES |  | 55 | 2 | YES |  | 양호 | 양호 | 양호 | 양호 | 양호 | 미정 |  |  | Y |  | 2018-01-26 06:16 | 2018-01-26 06:05 | 2018-01-26 10:00 | 2018-01-26 09:42 | 55 | 18 | 11 | 206 | 235 | P/P교체, 6-23-228, 잔존:180mm. 노즐철피녹음
C41865 | AE15B36D2 | 35 | 2018-01-26 | C |  | 49 | 0 |  | 2 | [5 empty] | 1060 | 11 |  | 1 |  |  | 55 | 1 |  | O | 양호 | 양호 | 양호 | 양호 | 양호 | 미정 |  |  | Y |  | 2018-01-26 11:03 | 2018-01-26 10:50 | 2018-01-26 14:30 | 2018-01-26 14:20 | 50 | 10 | 13 | 197 | 220
C41869 | AE15B36D2 | 35 | 2018-01-26 | D |  | 50 | 0 |  | 3 |  |  | 남태희 |  |  | 1101 | 12 |  | 2 |  |  | 55 | 2 |  |  | 양호 | 양호 | 양호 | 양호 | 양호 | 미정 |  |  | Y |  | 2018-01-26 15:40 | 2018-01-26 15:20 | 2018-01-26 19:10 | 2018-01-26 19:02 | 50 | 8 | 20 | 202 | 230
C41873 | 25MOCRS4HM3 | 35 | 2018-01-26 | D |  | 51 | 0 |  | 4 |  |  | 남태희 |  |  | 1101 | 13 |  | 3 | YES |  | 55 | 3 | YES |  | 양호 | 양호 | 양호 | 양호 | 양호 | 미정 |  |  | Y |  | 2018-01-26 20:19 | 2018-01-26 20:05 | 2018-01-26 23:50 | 2018-01-26 23:29 | 55 | 21 | 14 | 190 | 225
C41877 | SM43C | 35 | 2018-01-26 | B |  | 52 | 0 |  | 5 |  |  | 남문희 |  |  | 1095 | 14 |  | 1 |  |  | 55 | 1 |  | O | 양호 | 양호 | 양호 | 양호 | 양호 | 미정 |  |  | Y |  | 2018-01-27 01:11 | 2018-01-27 01:00 | 2018-01-27 07:05 | 2018-01-27 06:54 | 70 | 11 | 11 | 343 | 365
C41882 | SM45CB | 35 | 2018-01-27 | C |  | 53 | 0 |  | 6 | [5 empty] | 1060 | 15 |  | 2 |  |  | 55 | 2 |  |  | 양호 | 양호 | 양호 | 양호 | 양호 | 미정 |  |  | Y |  | 2018-01-27 08:02 | 2018-01-27 07:50 | 2018-01-27 11:25 | 2018-01-27 11:15 | 45 | 10 | 12 | 192 | 215
C41886 | SM45CB | 35 | 2018-01-27 | C |  | 54 | 0 |  | 7 | YES |  |  |  |  | 1060 | 16 |  | 3 | YES |  | 55 | 3 | YES |  | 양호 | 양호 | 양호 | 양호 | 양호 | 미정 |  |  | Y |  | 2018-01-27 12:26 | 2018-01-27 12:10 | 2018-01-27 15:55 | 2018-01-27 15:33 | 45 | 22 | 16 | 187 | 225
C41890 | SM45C | 35 | 2018-01-27 | D |  | 55 | 0 |  | 1 |  |  | 남태희 |  |  | 1101 | 17 |  | 1 |  |  | 55 | 1 |  | O | 양호 | 양호 | 양호 | 양호 | 양호 | 미정 |  |  | Y |  | 2018-01-27 17:07 | 2018-01-27 16:50 | 2018-01-27 20:15 | 2018-01-27 19:51 | 55 | 24 | 17 | 164 | 205 | P/P교체 171121---10---211 잔존270
C41894 | SCM415 | 35 | 2018-01-27 | D |  | 56 | 0 |  | 2 |  |  | 남태희 |  |  | 1101 | 18 |  | 2 |  |  | 55 | 2 |  |  | 양호 | 양호 | 양호 | 양호 | 양호 | 미정 |  |  | Y |  | 2018-01-27 21:24 | 2018-01-27 21:10 | 2018-01-28 00:50 | 2018-01-28 00:31 | 55 | 19 | 14 | 187 | 220
C41898 | SCM415HS | 35 | 2018-01-27 | B |  | 57 | 0 |  | 3 |  |  | 남문희 |  |  | 1090 | 19 |  | 3 |  |  | 55 | 3 |  |  | 양호 | 양호 | 양호 | 양호 | 양호 | 미정 |  |  | Y |  | 2018-01-28 01:39 | 2018-01-28 01:35 | 2018-01-28 05:30 | 2018-01-28 04:40 | 45 | 50 | 5 | 180 | 235
C41902 | AE15B18C | 35 | 2018-01-28 | C |  | 58 | 0 |  | 4 |  |  | 남문희 |  |  | 1060 | 20 | YES | 4 | YES |  | 55 | 4 | YES |  | 양호 | 양호 | 양호 | 양호 | 양호 | 미정 |  |  | Y |  | 2018-01-28 06:53 | 2018-01-28 06:40 | 2018-01-28 10:10 | 2018-01-28 10:03 | 70 | 7 | 13 | 190 | 210
C41906 | AE15B18C | 35 | 2018-01-28 | C |  | 59 | 0 |  | 5 | [5 empty] | 1060 | 1 |  | 1 |  |  | 55 | 1 |  |  | 양호 | 양호 | 양호 | 양호 | 양호 | 미정 |  |  | Y |  | 2018-01-28 11:08 | 2018-01-28 11:00 | 2018-01-28 14:35 | 2018-01-28 14:12 | 50 | 23 | 8 | 184 | 215 | T/N교체, 잔존:220mm
C41910 | S43BCH | 35 | 2018-01-28 | A |  | 60 | 0 |  | 6 | [5 empty] | 1095 | 2 |  | 2 |  |  | 55 | 2 |  |  | 양호 | 양호 | 양호 | 양호 | 양호 | 미정 |  |  | Y |  | 2018-01-28 15:42 | 2018-01-28 15:35 | 2018-01-28 19:05 | 2018-01-28 18:39 | 60 | 26 | 7 | 176 | 210
C41914 | S43BCH2 | 35 | 2018-01-28 | A |  | 61 | 0 |  | 7 | [5 empty] | 1081 | 3 |  | 3 |  |  | 55 | 3 |  |  | 양호 | 양호 | 양호 | 양호 | 양호 | 미정 |  |  | Y |  | 2018-01-28 19:54 | 2018-01-28 19:45 | 2018-01-28 23:10 | 2018-01-28 22:58 | 40 | 12 | 9 | 185 | 205
C41918 | 20MOCRS4HM | 35 | 2018-01-28 | B |  | 62 | 0 |  | 8 |  |  | 남문희 |  |  | 1086 | 4 |  | 1 |  |  | 55 | 1 |  | O | 양호 | 양호 | 양호 | 양호 | 양호 | 미정 |  |  | Y |  | 2018-01-29 00:16 | 2018-01-29 00:05 | 2018-01-29 03:25 | 2018-01-29 03:11 | 55 | 14 | 11 | 176 | 200
C41922 | 20MOCRS4HM | 35 | 2018-01-28 | B |  | 63 | 0 |  | 9 |  |  |  | 남문희 |  | 1075 | 5 |  | 2 |  |  | 55 | 2 |  |  | 양호 | 양호 | 양호 | 양호 | 양호 | 미정 |  |  | Y |  | 2018-01-29 04:35 | 2018-01-29 04:30 | 2018-01-29 08:15 | 2018-01-29 07:37 | 65 | 38 | 5 | 182 | 225
C41926 | SUM43 | 35 | 2018-01-29 | C |  | 64 | 0 |  | 1 | [5 empty] | 1060 | 6 |  | 3 |  |  | 55 | 3 |  |  | 양호 | 양호 | 양호 | 양호 | 양호 | 미정 |  |  | Y |  | 2018-01-29 09:06 | 2018-01-29 08:55 | 2018-01-29 12:30 | 2018-01-29 12:06 | 40 | 24 | 11 | 180 | 215 | P/P교체, 171118-07-239, 잔존:150mm
C41930 | SFMN436VS | 35 | 2018-01-29 | A |  | 65 | 0 |  | 2 | [5 empty] | 188 | 7 |  | 4 | YES |  | 55 | 4 | YES |  | 양호 | 양호 | 양호 | 양호 | 양호 | 미정 |  |  | Y |  | 2018-01-29 15:48 | 2018-01-29 15:36 | 2018-01-29 19:30 | 2018-01-29 18:54 | 186 | 36 | 12 | 186 | 234
C41934 | SCM420HI | 35 | 2018-01-29 | A |  | 66 | 0 |  | 3 | [5 empty] | 1088 | 8 |  | 1 |  |  | 55 | 1 |  |  | 양호 | 양호 | 양호 | 양호 | 양호 | 미정 |  |  | INGOT |  | 2018-01-29 20:21 | 2018-01-29 20:10 | 2018-01-29 23:00 | 2018-01-29 22:44 | 40 | 16 | 11 | 143 | 170
C41937 | SCM420HT | 35 | 2018-01-29 | B |  | 67 | 0 |  | 4 |  |  | 남문희 |  |  | 1073 | 9 |  | 2 |  |  | 55 | 2 |  |  | 양호 | 양호 | 양호 | 양호 | 양호 | 미정 |  |  | Y |  | 2018-01-29 23:57 | 2018-01-29 23:50 | 2018-01-30 03:30 | 2018-01-30 03:05 | 50 | 25 | 7 | 189 | 220
C41941 | SM45C | 35 | 2018-01-29 | B |  | 68 | 0 |  | 5 |  |  |  | 남문희 |  | 1064 | 10 |  | 3 |  |  | 55 | 3 |  |  | 양호 | 양호 | 양호 | 양호 | 양호 | 미정 |  |  | Y |  | 2018-01-30 04:29 | 2018-01-30 04:15 | 2018-01-30 08:25 | 2018-01-30 08:07 | 45 | 18 | 14 | 218 | 250
C41945 | SCM420HK | 35 | 2018-01-30 | D |  | 69 | 0 |  | 6 |  |  | 남태희 |  |  | 1101 | 11 |  | 4 | YES |  | 55 | 4 | YES |  | 양호 | 양호 | 양호 | 양호 | 양호 | 미정 |  |  | Y |  | 2018-01-30 08:50 | 2018-01-30 08:35 | 2018-01-30 12:00 | 2018-01-30 11:27 | 10 | 33 | 15 | 158 | 205
C41949 | SCR420HB | 35 | 2018-01-30 | D |  | 70 | 0 |  | 7 |  |  | 남태희 |  |  | 1101 | 12 |  | 1 |  |  | 55 | 1 |  |  | 양호 | 양호 | 양호 | 양호 | 양호 | 미정 |  |  | Y |  | 2018-01-30 13:05 | 2018-01-30 12:50 | 2018-01-30 16:45 | 2018-01-30 16:14 | 50 | 31 | 15 | 189 | 235
C41953 | SM45C | 35 | 2018-01-30 | A |  | 71 | 0 |  | 8 |  |  |  | 남태희 |  | 1074 | 13 |  | 2 |  |  | 55 | 2 |  |  | 양호 | 양호 | 양호 | 양호 | 양호 | 미정 |  |  | Y |  | 2018-01-30 17:17 | 2018-01-30 17:00 | 2018-01-30 20:20 | 2018-01-30 20:04 | 15 | 16 | 17 | 166 | 200
C41957 | SM45C | 35 | 2018-01-30 | A |  | 72 | 0 |  | 9 | YES | 150 | 남태희 |  |  | 1078 | 14 |  | 3 | YES |  | 55 | 3 | YES |  | 양호 | 양호 | 양호 | 양호 | 양호 | 미정 |  |  | Y |  | 2018-01-30 21:33 | 2018-01-30 21:15 | 2018-01-31 01:00 | 2018-01-31 00:23 | 55 | 37 | 18 | 170 | 225
C41961 | SM45CB | 35 | 2018-01-30 | B |  | 73 | 0 |  | 1 |  |  | 남문희 |  |  | 1086 | 15 |  | 1 |  |  | 55 | 1 |  | O | 양호 | 양호 | 양호 | 양호 | 양호 | 미정 |  |  | Y |  | 2018-01-31 01:58 | 2018-01-31 01:35 | 2018-01-31 05:15 | 2018-01-31 04:52 | 35 | 23 | 23 | 175 | 220 | PP 171120-05-221
C41965 | SM45CB | 35 | 2018-01-31 | D |  | 74 | 0 |  | 2 |  |  | 남문희 |  |  | 1098 | 16 |  | 2 |  |  | 55 | 2 |  |  | 양호 | 양호 | 양호 | 양호 | 양호 | 미정 |  |  | Y |  | 2018-01-31 06:16 | 2018-01-31 05:50 | 2018-01-31 09:25 | 2018-01-31 09:10 | 35 | 15 | 26 | 174 | 215
C41969 | AE15B36M2 | 35 | 2018-01-31 | D |  | 75 | 0 |  | 3 |  |  | 남태희 |  |  | 1101 | 17 |  | 3 |  |  | 55 | 3 |  |  | 양호 | 양호 | 양호 | 양호 | 양호 | 미정 |  |  | Y |  | 2018-01-31 10:39 | 2018-01-31 10:20 | 2018-01-31 13:50 | 2018-01-31 13:41 | 55 | 9 | 19 | 182 | 210 | 76 회 대보수
C42003 | SCM420C2 | 35 | 2018-01-31 | A |  | 76 | 0 |  | 4 | [5 empty] | 1088 | 18 | YES | 4 | YES |  | 55 | 4 | YES |  | 양호 | 양호 | 양호 | 양호 | 양호 | 미정 |  |  | INGOT |  | 2018-01-31 14:54 | 2018-01-31 14:40 | 2018-01-31 17:30 | 2018-01-31 17:10 | 50 | 20 | 14 | 136 | 170
A43557 | SMN440 | 35 | 2018-02-06 | A | LADLE 대보수 첫회 | 1 | 0 | 내삽 | 1 |  |  | 강상완 |  | 9F0E7D4026B7439C9657ED1E628010AC | 965 | 1 |  | 1 |  |  | 55 | 1 |  | O | 양호 | 양호 | 양호 | 양호 | 양호 | 미정 |  |  | Y |  | 2018-02-06 13:03 | 2018-02-06 12:50 | 2018-02-06 16:23 | 2018-02-06 16:04 | 8360 | 19 | 13 | 180 | 213 | P/P 170828-04(186) | 8 | 2018-02-05 18:00 | 2018-02-06 06:35 | 755 | 814 | 25 | 3 | 2018-02-06 07:00 | 2018-02-06 12:50 | 350 | 965 | 164 | 215 | 267 | 13
A43561 | DCK45M2 | 35 | 2018-02-06 | B |  | 2 | 0 |  | 2 | [5 empty] | 1088 | 2 |  | 1 |  |  | 55 | 1 |  |  | 양호 | 양호 | 양호 | 양호 | 양호 | 미정 |  |  | Y |  | 2018-02-06 17:22 | 2018-02-06 17:05 | 2018-02-06 21:35 | 2018-02-06 21:12 | 42 | 23 | 17 | 229 | 270 | AR-9.9
B43529 | SM45C | 35 | 2018-02-06 | B |  | 3 | 0 |  | 3 | [5 empty] | 1070 | 3 |  | 2 |  |  | 55 | 2 |  |  | 양호 | 양호 | 양호 | 양호 | 양호 | 미정 |  |  | Y |  | 2018-02-06 21:58 | 2018-02-06 21:43 | 2018-02-07 01:20 | 2018-02-07 01:07 | 8 | 13 | 15 | 189 | 217
B43533 | SM45C | 35 | 2018-02-06 | D |  | 4 | 0 |  | 4 |  |  | 송의섭 |  |  | 1086 | 4 |  | 3 |  |  | 55 | 3 |  |  | 양호 | 양호 | 양호 | 양호 | 양호 | 미정 |  |  | Y |  | 2018-02-07 02:00 | 2018-02-07 01:47 | 2018-02-07 05:30 | 2018-02-07 05:21 | 27 | 9 | 13 | 201 | 223
B43537 | SM45C | 35 | 2018-02-06 | D |  | 5 | 0 |  | 5 |  |  | 송의섭 |  |  | 1120 | 5 |  | 4 | YES |  | 55 | 4 | YES |  | 양호 | 양호 | 양호 | 양호 | 양호 | 미정 |  |  | Y |  | 2018-02-07 05:47 | 2018-02-07 05:40 | 2018-02-07 08:58 | 2018-02-07 08:40 | 10 | 18 | 7 | 173 | 198
A43576 | SM35CH2 | 35 | 2018-02-07 | A |  | 6 | 0 |  | 6 | [5 empty] | 1142 | 6 |  | 1 |  |  | 55 | 1 |  |  | 양호 | 양호 | 양호 | 양호 | 양호 | 미정 |  |  | Y |  | 2018-02-07 09:40 | 2018-02-07 09:36 | 2018-02-07 13:05 | 2018-02-07 12:33 | 38 | 32 | 4 | 173 | 209 | AR-10.5
A43580 | STB2 | 35 | 2018-02-07 | C |  | 7 | 0 |  | 7 | [5 empty] | 1091 | 7 |  | 2 |  |  | 55 | 2 |  |  | 양호 | 양호 | 양호 | 양호 | 양호 | 미정 |  |  | Y |  | 2018-02-07 14:15 | 2018-02-07 14:05 | 2018-02-07 17:50 | 2018-02-07 17:22 | 60 | 28 | 10 | 186 | 225 | AR-9.7
A43584 | STB2 | 35 | 2018-02-07 | C |  | 8 | 0 |  | 8 |  |  | 윤호철 | 김웅철 |  | 1080 | 8 |  | 3 |  |  | 55 | 3 |  |  | 양호 | 양호 | 양호 | 양호 | 양호 | 미정 |  |  | Y |  | 2018-02-07 18:30 | 2018-02-07 18:10 | 2018-02-07 22:18 | 2018-02-07 21:43 | 20 | 35 | 20 | 193 | 248 | AR-9.8
A43588 | SM48CM1 | 35 | 2018-02-07 | D |  | 9 | 0 |  | 9 |  |  | 장신일 |  |  | 1087 | 9 |  | 4 | YES |  | 55 | 4 | YES |  | 양호 | 양호 | 양호 | 양호 | 양호 | 미정 |  |  | Y |  | 2018-02-07 23:10 | 2018-02-07 22:50 | 2018-02-08 02:45 | 2018-02-08 02:35 | 32 | 10 | 20 | 205 | 235
B43557 | SCM430M | 35 | 2018-02-07 | D |  | 10 | 0 |  | 10 |  |  |  | 장신일 |  | 1086 | 10 |  | 1 |  |  | 55 | 1 |  |  | 양호 | 양호 | 양호 | 양호 | 양호 | 미정 |  |  | Y |  | 2018-02-08 03:16 | 2018-02-08 03:05 | 2018-02-08 07:05 | 2018-02-08 06:42 | 20 | 23 | 11 | 206 | 240
A43597 | SM48CM1 | 35 | 2018-02-08 | A |  | 11 | 0 |  | 11 |  |  | 강상완 |  |  | 1118 | 11 |  | 2 |  |  | 55 | 2 |  |  | 양호 | 양호 | 양호 | 양호 | 양호 | 미정 |  |  | Y |  | 2018-02-08 08:20 | 2018-02-08 07:56 | 2018-02-08 11:47 | 2018-02-08 11:35 | 51 | 12 | 24 | 195 | 231 | AR-10.4
A43601 | 42CRMO4MS | 35 | 2018-02-08 | A |  | 12 | 0 |  | 12 |  |  | 강상완 |  |  | 1138 | 12 |  | 3 | YES |  | 55 | 3 | YES |  | 양호 | 양호 | 양호 | 양호 | 양호 | 미정 |  |  | Y |  | 2018-02-08 12:31 | 2018-02-08 12:10 | 2018-02-08 15:30 | 2018-02-08 15:18 | 23 | 12 | 21 | 167 | 200 | AR-9.2
A43605 | 42CRMO4MS | 35 | 2018-02-08 | C |  | 13 | 0 |  | 13 |  |  | 윤호철 | 김웅철 |  | 1093 | 13 |  | 1 |  |  | 55 | 1 |  | O | 양호 | 양호 | 양호 | 양호 | 양호 | 미정 |  |  | Y |  | 2018-02-08 16:40 | 2018-02-08 16:25 | 2018-02-08 20:00 | 2018-02-08 19:45 | 55 | 15 | 15 | 185 | 215 | AR-11.14
A43609 | 42CRMO4MS | 35 | 2018-02-08 | C |  | 14 | 0 |  | 14 |  |  | 윤호철 | 김웅철 |  | 1113 | 14 |  | 2 |  |  | 55 | 2 |  |  | 양호 | 양호 | 양호 | 양호 | 양호 | 미정 |  |  | Y |  | 2018-02-08 21:11 | 2018-02-08 20:45 | 2018-02-09 00:30 | 2018-02-09 00:12 | 45 | 18 | 26 | 180 | 225 | AR-11.1
A43613 | AE1055LS | 35 | 2018-02-08 | D |  | 15 | 0 |  | 15 | YES |  | 장신일 |  |  | 1089 | 15 |  | 3 |  |  | 55 | 3 |  |  | 양호 | 양호 | 양호 | 양호 | 양호 | 미정 |  |  | Y |  | 2018-02-09 01:44 | 2018-02-09 01:25 | 2018-02-09 05:07 | 2018-02-09 04:55 | 55 | 12 | 19 | 191 | 222
A43617 | AE1055LS | 35 | 2018-02-08 | D |  | 16 | 0 | 외삽1 | 1 |  |  | 장신일 |  |  | 1086 | 16 |  | 4 | YES |  | 55 | 4 | YES |  | 양호 | 양호 | 양호 | 양호 | 양호 | 미정 |  |  | Y |  | 2018-02-09 05:43 | 2018-02-09 05:40 | 2018-02-09 09:28 | 2018-02-09 08:54 | 33 | 34 | 3 | 190 | 228
A43619 | SCR420HB | 35 | 2018-02-09 | B |  | 17 | 0 |  | 2 |  |  |  | 윤석재 |  | 1085 | 17 |  | 1 |  |  | 55 | 1 |  |  | 양호 | 양호 | 양호 | 양호 | 양호 | 미정 |  |  | Y |  | 2018-02-09 12:33 | 2018-02-09 12:10 | 2018-02-09 16:05 | 2018-02-09 15:44 | 162 | 21 | 23 | 191 | 235 | AR-10.75
A43623 | SCR420HB | 35 | 2018-02-09 | C |  | 18 | 0 |  | 3 |  |  | 윤호철 | 김웅철 |  | 1097 | 18 |  | 2 |  |  | 55 | 2 |  |  | 양호 | 양호 | 양호 | 양호 | 양호 | 미정 |  |  | Y |  | 2018-02-09 17:12 | 2018-02-09 16:00 | 2018-02-09 20:30 | 2018-02-09 19:54 | 392 | 36 | 72 | 162 | 270 | AR-10.9
A43627 | SCR420HB | 35 | 2018-02-09 | C |  | 19 | 0 |  | 4 |  |  | 윤호철 | 김웅철 |  | 1105 | 19 | YES | 3 | YES |  | 55 | 3 | YES |  | 양호 | 양호 | 양호 | 양호 | 양호 | 미정 |  |  | Y |  | 2018-02-09 21:34 | 2018-02-09 21:18 | 2018-02-10 00:47 | 2018-02-10 00:26 | 48 | 21 | 16 | 173 | 209 | AR-10.4
A43631 | SCR420HB | 35 | 2018-02-09 | D |  | 20 | 0 |  | 5 |  |  | 장신일 |  |  | 1087 | 1 |  | 1 |  |  | 55 | 1 |  | O | 양호 | 양호 | 양호 | 양호 | 양호 | 미정 |  |  | Y |  | 2018-02-10 01:56 | 2018-02-10 01:40 | 2018-02-10 05:15 | 2018-02-10 04:35 | 53 | 40 | 16 | 158 | 215
A43635 | SM48CH | 35 | 2018-02-10 | B |  | 21 | 0 |  | 6 |  |  | 장신일 |  |  | 1083 | 2 |  | 2 |  |  | 55 | 2 |  |  | 양호 | 양호 | 양호 | 양호 | 양호 | 미정 |  |  | Y |  | 2018-02-10 06:32 | 2018-02-10 06:10 | 2018-02-10 09:40 | 2018-02-10 09:02 | 55 | 38 | 22 | 150 | 210
A43639 | SM48CH | 35 | 2018-02-10 | B |  | 22 | 0 |  | 7 |  |  | 윤석재 |  |  | 1088 | 3 |  | 3 | YES |  | 55 | 3 | YES |  | 양호 | 양호 | 양호 | 양호 | 양호 | 미정 |  |  | Y |  | 2018-02-10 10:58 | 2018-02-10 10:37 | 2018-02-10 14:55 | 2018-02-10 13:51 | 57 | 64 | 21 | 173 | 258 | AR-10.2 C/N 철피녹음
A43643 | SM48CH | 35 | 2018-02-10 | C |  | 23 | 0 |  | 8 |  |  | 윤호철 | 김웅철 |  | 1089 | 4 |  | 1 |  |  | 55 | 1 |  | O | 양호 | 양호 | 양호 | 양호 | 양호 | 미정 |  |  | Y |  | 2018-02-10 15:15 | 2018-02-10 15:05 | 2018-02-10 18:37 | 2018-02-10 18:17 | 10 | 20 | 10 | 182 | 212 | AR-11.3
A43647 | AE1055LS | 35 | 2018-02-10 | C |  | 24 | 0 |  | 9 |  |  | 김웅철 | 최용선 |  | 1105 | 5 |  | 2 |  |  | 55 | 2 |  |  | 양호 | 양호 | 양호 | 양호 | 양호 | 미정 |  |  | Y |  | 2018-02-10 20:49 | 2018-02-10 20:23 | 2018-02-11 00:18 | 2018-02-10 23:38 | 106 | 40 | 26 | 169 | 235 | AR-10.8
A43651 | AE1055LS | 35 | 2018-02-10 | A |  | 25 | 0 |  | 10 | [5 empty] | 1144 | 6 |  | 3 |  |  | 55 | 3 |  |  | 양호 | 양호 | 양호 | 양호 | 양호 | 미정 |  |  | Y |  | 2018-02-11 01:11 | 2018-02-11 00:48 | 2018-02-11 04:04 | 2018-02-11 03:45 | 30 | 19 | 23 | 154 | 196 | AR-10.6
A43655 | SP-AE1055LS | 35 | 2018-02-10 | A |  | 26 | 0 |  | 11 |  |  | 강상완 | 김웅철 |  | 1133 | 7 |  | 4 | YES |  | 55 | 4 | YES |  | 양호 | 양호 | 양호 | 양호 | 양호 | 미정 |  |  | Y |  | 2018-02-11 05:37 | 2018-02-11 05:00 | 2018-02-11 08:40 | 2018-02-11 08:23 | 56 | 17 | 37 | 165 | 220 | AR-10.2
A43659 | SP-AE1055LS | 35 | 2018-02-11 | B |  | 27 | 0 |  | 12 | YES | 150 | 윤석재 |  |  | 1080 | 8 |  | 1 |  |  | 55 | 1 |  |  | 양호 | 양호 | 양호 | 양호 | 양호 | 미정 |  |  | Y |  | 2018-02-11 09:50 | 2018-02-11 09:35 | 2018-02-11 12:55 | 2018-02-11 12:39 | 55 | 16 | 15 | 169 | 200 | AR-10.6
A43663 | SP-AE1055LS | 35 | 2018-02-11 | C |  | 28 | 0 | 외삽2 | 1 |  |  | 윤석재 |  |  | 1091 | 9 |  | 2 |  |  | 55 | 2 |  |  | 양호 | 양호 | 양호 | 양호 | 양호 | 미정 |  |  | Y |  | 2018-02-11 14:08 | 2018-02-11 13:55 | 2018-02-11 17:10 | 2018-02-11 16:58 | 60 | 12 | 13 | 170 | 195 | P/P 171211-05 [170]
A43667 | STB2 | 35 | 2018-02-11 | C |  | 29 | 0 |  | 2 |  |  | 강상완 | 김웅철 |  | 1106 | 10 |  | 3 |  |  | 55 | 3 |  |  | 양호 | 양호 | 양호 | 양호 | 양호 | 미정 |  |  | Y |  | 2018-02-11 18:30 | 2018-02-11 18:00 | 2018-02-11 22:05 | 2018-02-11 21:43 | 50 | 22 | 30 | 192 | 245 | AR-10.5
A43671 | STB2 | 35 | 2018-02-11 | A |  | 30 | 0 |  | 3 | [5 empty] | 1129 | 11 |  | 4 | YES |  | 55 | 4 | YES |  | 양호 | 양호 | 양호 | 양호 | 양호 | 미정 |  |  | Y |  | 2018-02-11 22:57 | 2018-02-11 22:26 | 2018-02-12 02:31 | 2018-02-12 02:07 | 21 | 24 | 31 | 190 | 245 | AR-10.4
A43675 | STB2 | 35 | 2018-02-11 | A |  | 31 | 0 |  | 4 |  |  | 강상완 |  |  | 1119 | 12 |  | 1 |  |  | 55 | 1 |  |  | 양호 | 양호 | 양호 | 양호 | 양호 | 미정 |  |  | Y |  | 2018-02-12 03:00 | 2018-02-12 02:46 | 2018-02-12 07:00 | 2018-02-12 06:44 | 15 | 16 | 14 | 224 | 254 | AR-9.8
A43680 | STB2 | 35 | 2018-02-12 | B |  | 32 | 0 |  | 5 |  |  | 윤석재 |  |  | 1092 | 13 |  | 2 |  |  | 55 | 2 |  |  | 양호 | 양호 | 양호 | 양호 | 양호 | 미정 |  |  | Y |  | 2018-02-12 08:10 | 2018-02-12 07:55 | 2018-02-12 11:35 | 2018-02-12 11:09 | 55 | 26 | 15 | 179 | 220 | AR-10.6
A43684 | STB2 | 35 | 2018-02-12 | B |  | 33 | 0 |  | 6 |  |  | 윤석재 | 우설식 |  | 1095 | 14 |  | 3 |  |  | 55 | 3 |  |  | 양호 | 양호 | 양호 | 양호 | 양호 | 미정 |  |  | Y |  | 2018-02-12 12:25 | 2018-02-12 12:11 | 2018-02-12 15:50 | 2018-02-12 15:34 | 36 | 16 | 14 | 190 | 219 | AR-10.6
A43688 | SF40CVM2 | 35 | 2018-02-12 | D |  | 34 | 0 |  | 7 |  |  | 장신일 |  |  | 1086 | 15 |  | 4 | YES |  | 55 | 4 | YES |  | 양호 | 양호 | 양호 | 양호 | 양호 | 미정 |  |  | Y |  | 2018-02-12 16:43 | 2018-02-12 16:27 | 2018-02-12 20:52 | 2018-02-12 20:22 | 37 | 30 | 16 | 219 | 265
A43692 | AE1055MS | 35 | 2018-02-12 | D |  | 35 | 0 |  | 8 | YES |  |  | 장신일 |  | 1088 | 16 |  | 1 |  |  | 55 | 1 |  |  | 양호 | 양호 | 양호 | 양호 | 양호 | 미정 |  |  | Y |  | 2018-02-12 21:59 | 2018-02-12 21:35 | 2018-02-13 01:20 | 2018-02-13 01:02 | 43 | 18 | 24 | 184 | 225
B43660 | 30MNB5M | 35 | 2018-02-12 | A |  | 36 | 0 | 외삽3 | 1 | [5 empty] | 1124 | 17 |  | 2 |  |  | 55 | 2 |  |  | 양호 | 양호 | 양호 | 양호 | 양호 | 미정 |  |  | Y |  | 2018-02-13 01:54 | 2018-02-13 01:45 | 2018-02-13 06:00 | 2018-02-13 05:28 | 25 | 32 | 9 | 213 | 255 | P/P 180105-07(212)
B43664 | SCM415C2 | 35 | 2018-02-13 | B |  | 37 | 0 |  | 2 |  |  | 우설식 |  |  | 1093 | 18 |  | 3 |  |  | 55 | 3 |  |  | 양호 | 양호 | 양호 | 양호 | 양호 | 미정 |  |  | INGOT |  | 2018-02-13 06:32 | 2018-02-13 06:22 | 2018-02-13 09:45 | 2018-02-13 09:04 | 22 | 41 | 10 | 152 | 203 | AR-10.5
A43705 | G-AE1055LST | 35 | 2018-02-13 | B |  | 38 | 0 |  | 3 |  |  | 우설식 |  |  | 1087 | 19 | YES | 4 | YES |  | 55 | 4 | YES |  | 양호 | 양호 | 양호 | 양호 | 양호 | 미정 |  |  | Y |  | 2018-02-13 12:03 | 2018-02-13 11:45 | 2018-02-13 15:10 | 2018-02-13 15:02 | 120 | 8 | 18 | 178 | 205 | AR-10.25
A43711 | SMN455M1 | 35 | 2018-02-13 | D |  | 39 | 0 |  | 4 |  |  | 송의섭 |  |  | 1086 | 1 |  | 1 |  |  | 55 | 1 |  |  | 양호 | 양호 | 양호 | 양호 | 양호 | 미정 |  |  | Y |  | 2018-02-13 18:18 | 2018-02-13 17:57 | 2018-02-13 21:15 | 2018-02-13 20:49 | 167 | 26 | 21 | 151 | 198
A43715 | SM20CB | 35 | 2018-02-13 | A |  | 40 | 0 |  | 5 |  |  | 송의섭 |  |  | 1118 | 2 |  | 2 | YES |  | 55 | 2 | YES |  | 양호 | 양호 | 양호 | 양호 | 양호 | 미정 |  |  | Y |  | 2018-02-13 22:31 | 2018-02-13 22:04 | 2018-02-14 01:42 | 2018-02-14 01:27 | 49 | 15 | 27 | 176 | 218 | 플레이트 홀마모 및 인고트 5,8톤 작업으로교체
B43682 | SM45CI | 35 | 2018-02-13 | A |  | 41 | 0 |  | 6 |  |  | 장신일 |  |  | 1144 | 3 |  | 1 |  |  | 65 | 1 |  | O | 양호 | 양호 | 양호 | 양호 | 양호 | 미정 |  |  | INGOT |  | 2018-02-14 02:17 | 2018-02-14 02:08 | 2018-02-14 04:59 | 2018-02-14 04:43 | 26 | 16 | 9 | 146 | 171 | AR-10.7
B43685 | 30MNB5M | 35 | 2018-02-13 | A |  | 42 | 0 |  | 7 |  |  | 장신일 |  |  | 1064 | 4 |  | 2 | YES |  | 65 | 2 | YES |  | 양호 | 양호 | 양호 | 양호 | 양호 | 미정 |  |  | Y |  | 2018-02-14 05:30 | 2018-02-14 05:17 | 2018-02-14 09:30 | 2018-02-14 09:20 | 18 | 10 | 13 | 230 | 253
B43689 | SCR415HM | 35 | 2018-02-14 | C |  | 43 | 0 |  | 8 | YES |  | 최용선 | 윤호철 |  | 1098 | 5 |  | 1 |  |  | 55 | 1 |  | O | 양호 | 양호 | 양호 | 양호 | 양호 | 미정 |  |  | Y |  | 2018-02-14 10:01 | 2018-02-14 09:50 | 2018-02-14 13:35 | 2018-02-14 13:06 | 20 | 29 | 11 | 185 | 225 | AR-10.2
A43730 | 16MNCRS5HAM | 35 | 2018-02-14 | D |  | 44 | 0 | 외삽4 | 1 |  |  | 장신일 |  |  | 1089 | 6 |  | 2 |  |  | 55 | 2 |  |  | 양호 | 양호 | 양호 | 양호 | 양호 | 미정 |  |  | Y |  | 2018-02-14 14:33 | 2018-02-14 14:15 | 2018-02-14 17:45 | 2018-02-14 17:20 | 40 | 25 | 18 | 166 | 210 | P/P 171208-08-227
A43734 | SPS5DM | 35 | 2018-02-14 | D |  | 45 | 0 |  | 2 |  |  | 장신일 |  |  | 1086 | 7 |  | 3 | YES |  | 55 | 3 | YES |  | 양호 | 양호 | 양호 | 양호 | 양호 | 미정 |  |  | Y |  | 2018-02-14 18:41 | 2018-02-14 18:25 | 2018-02-14 22:20 | 2018-02-14 21:54 | 40 | 26 | 16 | 193 | 235 | C/N 철피 녹음
A43738 | 50CRV4 | 35 | 2018-02-14 | A |  | 46 | 0 |  | 3 | [5 empty] | 1129 | 8 |  | 1 | YES |  | 55 | 1 | YES | O | 양호 | 양호 | 양호 | 양호 | 양호 | 미정 |  |  | Y |  | 2018-02-14 23:15 | 2018-02-14 23:03 | 2018-02-15 02:40 | 2018-02-15 02:08 | 43 | 32 | 12 | 173 | 217 | AR-9.8 C/N 철피녹음 및 플레이트 내경 홀 마모
A43742 | AE1070LS | 35 | 2018-02-14 | A |  | 47 | 0 |  | 4 |  |  | 송의섭 |  |  | 1056 | 9 |  | 2 |  |  | 55 | 2 |  |  | 양호 | 양호 | 양호 | 양호 | 양호 | 미정 |  |  | Y |  | 2018-02-15 03:35 | 2018-02-15 03:25 | 2018-02-15 07:10 | 2018-02-15 07:00 | 45 | 10 | 10 | 205 | 225
A43746 | AE1070LS | 35 | 2018-02-15 | C |  | 48 | 0 |  | 5 |  |  | 장신일 | 최용선 |  | 1059 | 10 |  | 3 |  |  | 55 | 3 |  |  | 양호 | 양호 | 양호 | 양호 | 양호 | 미정 |  |  | Y |  | 2018-02-15 07:55 | 2018-02-15 07:30 | 2018-02-15 11:35 | 2018-02-15 11:28 | 20 | 7 | 25 | 213 | 245 | AR9.75
A43750 | SNCM26V | 35 | 2018-02-15 | C |  | 49 | 0 |  | 6 |  |  | 장신일 |  |  | 1061 | 11 |  | 4 | YES |  | 55 | 4 | YES |  | 양호 | 양호 | 양호 | 양호 | 양호 | 미정 |  |  | INGOT |  | 2018-02-15 12:22 | 2018-02-15 12:05 | 2018-02-15 14:58 | 2018-02-15 14:41 | 30 | 17 | 17 | 139 | 173 | AR9.45
B43718 | SM45C | 35 | 2018-02-15 | D |  | 50 | 0 |  | 7 |  |  | 강상완 |  |  | 1147 | 12 |  | 1 |  |  | 55 | 1 |  |  | 양호 | 양호 | 양호 | 양호 | 양호 | 미정 |  |  | Y |  | 2018-02-15 17:51 | 2018-02-15 17:32 | 2018-02-15 21:20 | 2018-02-15 21:07 | 154 | 13 | 19 | 196 | 228 | AR-10.2
B43722 | SM45C | 35 | 2018-02-15 | D |  | 51 | 0 |  | 8 | YES | 150 | 강상완 |  |  | 1140 | 13 |  | 2 |  |  | 55 | 2 |  |  | 양호 | 양호 | 양호 | 양호 | 양호 | 미정 |  |  | Y |  | 2018-02-15 21:48 | 2018-02-15 21:28 | 2018-02-16 01:48 | 2018-02-16 01:17 | 8 | 31 | 20 | 209 | 260 | AR-9.6
C42290 | SCM440I | 35 | 2018-02-19 | C |  | 52 | 0 |  | 1 |  |  | 강상완 |  |  | 1060 | 14 |  | 1 |  |  | 55 | 1 |  | O | 양호 | 양호 | 양호 | 양호 | 양호 | 미정 |  |  | INGOT |  | 2018-02-19 07:00 | 2018-02-19 06:35 | 2018-02-19 10:40 | 2018-02-19 10:14 | 4607 | 26 | 25 | 194 | 245 | P/P교체, 180118-06(199) 잔존:180mm
C42293 | SCR420H1V | 35 | 2018-02-19 | C |  | 53 | 0 |  | 2 | [5 empty] | 1060 | 15 |  | 2 |  |  | 55 | 2 |  |  | 양호 | 양호 | 양호 | 양호 | 양호 | 미정 |  |  | Y |  | 2018-02-19 11:54 | 2018-02-19 11:40 | 2018-02-19 15:20 | 2018-02-19 14:58 | 60 | 22 | 14 | 184 | 220 | 나팔관측 체크밸브및 호스 교체함
C42297 | SCR420H1V | 35 | 2018-02-19 | D |  | 54 | 0 |  | 3 | YES |  | 남태희 |  |  | 1101 | 16 |  | 3 |  |  | 55 | 3 |  |  | 양호 | 양호 | 양호 | 양호 | 양호 | 미정 |  |  | Y |  | 2018-02-19 16:34 | 2018-02-19 16:20 | 2018-02-19 19:45 | 2018-02-19 19:06 | 60 | 39 | 14 | 151 | 205
C42301 | SNCM21 | 35 | 2018-02-19 | D |  | 55 | 0 |  | 1 | YES | 250 | 남태희 |  |  | 1101 | 17 | YES | 4 | YES |  | 55 | 4 | YES |  | 양호 | 양호 | 양호 | 양호 | 양호 | 미정 |  |  | Y |  | 2018-02-19 21:11 | 2018-02-19 20:50 | 2018-02-20 00:40 | 2018-02-20 00:26 | 65 | 14 | 21 | 194 | 230 | P/P 교체 180116---05--220 잔존305
C42310 | S43BCH | 35 | 2018-02-20 | C |  | 56 | 0 |  | 1 |  |  | 남문희 | 윤석재 |  | 1060 | 1 |  | 1 |  |  | 55 | 1 |  | O | 양호 | 양호 | 양호 | 양호 | 양호 | 미정 |  |  | Y |  | 2018-02-20 08:12 | 2018-02-20 08:00 | 2018-02-20 11:10 | 2018-02-20 11:07 | 440 | 3 | 12 | 176 | 190
C42314 | S43BCH | 35 | 2018-02-20 | C |  | 57 | 0 |  | 2 | [5 empty] | 1060 | 2 |  | 2 |  |  | 55 | 2 |  |  | 양호 | 양호 | 양호 | 양호 | 양호 | 미정 |  |  | Y |  | 2018-02-20 13:08 | 2018-02-20 12:40 | 2018-02-20 16:15 | 2018-02-20 16:03 | 90 | 12 | 28 | 175 | 215
B43778 | SCM415 | 35 | 2018-02-20 | D |  | 58 | 0 |  | 3 |  |  | 송의섭 |  |  | 1088 | 3 |  | 3 |  |  | 55 | 3 |  |  | 양호 | 양호 | 양호 | 양호 | 양호 | 미정 |  |  | Y |  | 2018-02-20 17:33 | 2018-02-20 17:22 | 2018-02-20 21:20 | 2018-02-20 21:06 | 67 | 14 | 11 | 213 | 238
B43782 | SCM415H1M | 35 | 2018-02-20 | D |  | 59 | 0 |  | 4 |  |  | 송의섭 |  |  | 1082 | 4 |  | 4 | YES |  | 55 | 4 | YES |  | 양호 | 양호 | 양호 | 양호 | 양호 | 미정 |  |  | Y |  | 2018-02-20 22:11 | 2018-02-20 22:03 | 2018-02-21 01:40 | 2018-02-21 01:06 | 43 | 34 | 8 | 174 | 217
B43786 | SCR420H1V | 35 | 2018-02-20 | B |  | 60 | 0 |  | 5 | [5 empty] | 1081 | 5 |  | 1 | YES |  | 55 | 1 | YES |  | 양호 | 양호 | 양호 | 양호 | 양호 | 미정 |  |  | Y |  | 2018-02-21 02:40 | 2018-02-21 02:35 | 2018-02-21 06:00 | 2018-02-21 05:29 | 55 | 31 | 5 | 169 | 205 | AR-10.2 철피녹음 하부교체함
B43790 | SCR420H1V | 35 | 2018-02-21 | C |  | 61 | 0 |  | 6 |  |  | 최용선 |  |  | 1077 | 6 |  | 1 |  |  | 55 | 1 |  | O | 양호 | 양호 | 양호 | 양호 | 양호 | 미정 |  |  | Y |  | 2018-02-21 07:08 | 2018-02-21 06:47 | 2018-02-21 10:30 | 2018-02-21 10:06 | 47 | 24 | 21 | 178 | 223 | AR-10.7
B43794 | DCK45M2 | 35 | 2018-02-21 | C |  | 62 | 0 |  | 7 |  |  | 최용선 |  |  | 1080 | 7 |  | 2 |  |  | 55 | 2 |  |  | 양호 | 양호 | 양호 | 양호 | 양호 | 미정 |  |  | Y |  | 2018-02-21 11:30 | 2018-02-21 11:20 | 2018-02-21 15:10 | 2018-02-21 14:59 | 50 | 11 | 10 | 210 | 230 | AR-10.1
B43798 | SM45CSP | 35 | 2018-02-21 | A |  | 63 | 0 |  | 8 | [5 empty] | 1107 | 8 |  | 3 |  |  | 55 | 3 |  |  | 양호 | 양호 | 양호 | 양호 | 양호 | 미정 |  |  | Y |  | 2018-02-21 15:40 | 2018-02-21 15:28 | 2018-02-21 19:20 | 2018-02-21 19:04 | 18 | 16 | 12 | 204 | 232 | AR-11
B43802 | 20CRMOV4I | 35 | 2018-02-21 | A |  | 64 | 0 |  | 9 | YES | 150 |  |  |  | 1085 | 9 |  | 4 | YES |  | 55 | 4 | YES |  | 양호 | 양호 | 양호 | 양호 | 양호 | 미정 |  |  | INGOT |  | 2018-02-21 19:40 | 2018-02-21 19:30 | 2018-02-21 22:15 | 2018-02-21 21:59 | 10 | 16 | 10 | 139 | 165
B43806 | SFMN438VM2 | 35 | 2018-02-21 | B |  | 65 | 0 |  | 1 |  |  |  | 우설식 |  | 1065 | 10 |  | 1 |  |  | 55 | 1 |  | O | 양호 | 양호 | 양호 | 양호 | 양호 | 미정 |  |  | Y |  | 2018-02-21 23:52 | 2018-02-21 23:30 | 2018-02-22 03:10 | 2018-02-22 02:52 | 75 | 18 | 22 | 179 | 220 | P/P180105-04
B43810 | SNCM439P | 35 | 2018-02-21 | B |  | 66 | 0 |  | 2 |  |  |  | 우설식 |  | 1087 | 11 |  | 2 |  |  | 55 | 2 |  |  | 양호 | 양호 | 양호 | 양호 | 양호 | 미정 |  |  | Y |  | 2018-02-22 03:54 | 2018-02-22 03:40 | 2018-02-22 07:30 | 2018-02-22 07:19 | 30 | 11 | 14 | 206 | 230 | AR-9.9
B43814 | AE4330VM5 | 35 | 2018-02-22 | C |  | 67 | 0 |  | 3 |  |  | 최용선 |  |  | 1105 | 12 |  | 3 |  |  | 55 | 3 |  |  | 양호 | 양호 | 양호 | 양호 | 양호 | 미정 |  |  | Y |  | 2018-02-22 08:38 | 2018-02-22 08:10 | 2018-02-22 12:40 | 2018-02-22 12:18 | 40 | 22 | 28 | 220 | 270 | AR-10.45
B43818 | AE4137HMA | 35 | 2018-02-22 | C |  | 68 | 0 |  | 4 |  |  | 최용선 |  |  | 1080 | 13 |  | 4 | YES |  | 55 | 4 | YES |  | 양호 | 양호 | 양호 | 양호 | 양호 | 미정 |  |  | Y |  | 2018-02-22 13:53 | 2018-02-22 13:30 | 2018-02-22 17:25 | 2018-02-22 17:10 | 50 | 15 | 23 | 197 | 235
B43822 | AE4137HMA | 35 | 2018-02-22 | A |  | 69 | 0 |  | 5 |  |  | 강상완 |  |  | 1132 | 14 |  | 1 |  |  | 55 | 1 |  |  | 양호 | 양호 | 양호 | 양호 | 양호 | 미정 |  |  | Y |  | 2018-02-22 18:23 | 2018-02-22 18:05 | 2018-02-22 21:29 | 2018-02-22 21:14 | 40 | 15 | 18 | 171 | 204 | AR-10.5
B43826 | AE4137HMA | 35 | 2018-02-22 | B |  | 70 | 0 |  | 6 |  |  | 강상완 |  |  | 1088 | 15 |  | 2 |  |  | 55 | 2 |  |  | 양호 | 양호 | 양호 | 양호 | 양호 | 미정 |  |  | Y |  | 2018-02-22 22:26 | 2018-02-22 22:15 | 2018-02-23 01:41 | 2018-02-23 01:25 | 46 | 16 | 11 | 179 | 206 | AR-10.2
B43830 | SUM32F | 35 | 2018-02-22 | B |  | 71 | 0 |  | 7 | YES |  | 우설식 |  |  | 1090 | 16 |  | 3 |  |  | 55 | 3 |  |  | 양호 | 양호 | 양호 | 양호 | 양호 | 미정 |  |  | Y |  | 2018-02-23 02:37 | 2018-02-23 02:21 | 2018-02-23 05:40 | 2018-02-23 09:03 | 40 | -203 | 16 | 385 | 199 | AR-9.75 2연주 중단으로 21호래들로 교체함
B43833 | SUM32F | 35 | 2018-02-23 | D |  | 72 | 0 | 외삽6 | 1 |  |  | 송의섭 |  |  | 1086 | 16 |  | 1 |  |  | 55 | 1 |  | O | 양호 | 양호 | 양호 | 양호 | 양호 | 미정 |  |  | Y |  | 2018-02-23 08:05 | 2018-02-23 08:00 | 2018-02-23 11:25 | 2018-02-23 11:11 | 140 | 14 | 5 | 186 | 205
B43837 | SUM32F | 35 | 2018-02-23 | D |  | 73 | 0 |  | 2 |  |  | 송의섭 |  |  | 1089 | 17 | YES | 2 | YES |  | 55 | 2 | YES |  | 양호 | 양호 | 양호 | 양호 | 양호 | 미정 |  |  | Y |  | 2018-02-23 13:12 | 2018-02-23 12:45 | 2018-02-23 16:17 | 2018-02-23 15:59 | 80 | 18 | 27 | 167 | 212
B43844 | AE4130MV | 35 | 2018-02-23 | B |  | 74 | 0 |  | 3 | [5 empty] | 1090 | 1 |  | 1 |  |  | 55 | 1 |  | O | 양호 | 양호 | 양호 | 양호 | 양호 | 미정 |  |  | Y |  | 2018-02-23 23:04 | 2018-02-23 22:35 | 2018-02-24 02:20 | 2018-02-24 02:04 | 378 | 16 | 29 | 180 | 225 | AR-10.65 나팔관 체크밸브및 호스교체함
B43848 | AE6418HG | 35 | 2018-02-23 | B |  | 75 | 0 |  | 4 |  |  |  | 우설식 |  | 1087 | 2 |  | 2 | YES |  | 55 | 2 | YES |  | 양호 | 양호 | 양호 | 양호 | 양호 | 미정 |  |  | Y |  | 2018-02-24 03:09 | 2018-02-24 02:57 | 2018-02-24 06:50 | 2018-02-24 06:38 | 37 | 12 | 12 | 209 | 233 | AR-10.1
B43852 | SCM415C2 | 35 | 2018-02-24 | D |  | 76 | 0 |  | 5 | YES |  | 송의섭 |  |  | 1087 | 3 |  | 1 |  |  | 65 | 1 |  | O | 양호 | 양호 | 양호 | 양호 | 양호 | 미정 |  |  | INGOT |  | 2018-02-24 07:29 | 2018-02-24 07:23 | 2018-02-24 10:30 | 2018-02-24 10:17 | 33 | 13 | 6 | 168 | 187
B43854 | SCM415 | 35 | 2018-02-24 | D |  | 77 | 0 | 외삽6 | 1 |  |  | 송의섭 |  |  | 1087 | 4 |  | 2 | YES |  | 65 | 2 | YES |  | 양호 | 양호 | 양호 | 양호 | 양호 | 미정 |  |  | Y |  | 2018-02-24 12:19 | 2018-02-24 11:57 | 2018-02-24 15:56 | 2018-02-24 15:41 | 87 | 15 | 22 | 202 | 239 | P/P 180104-06-216
B43858 | SNCM23HT | 35 | 2018-02-24 | A |  | 78 | 0 |  | 2 |  |  | 강상완 | 김웅철 |  | 1130 | 5 |  | 1 |  |  | 55 | 1 |  | O | 양호 | 양호 | 양호 | 양호 | 양호 | 미정 |  |  | Y |  | 2018-02-24 16:26 | 2018-02-24 16:10 | 2018-02-24 19:50 | 2018-02-24 19:28 | 14 | 22 | 16 | 183 | 220 | AR-9.9
B43862 | SMNB440HA | 35 | 2018-02-24 | A |  | 79 | 0 |  | 3 |  |  | 강상완 | 김웅철 |  | 1137 | 6 |  | 2 |  |  | 55 | 2 |  |  | 양호 | 양호 | 양호 | 양호 | 양호 | 미정 |  |  | Y |  | 2018-02-24 21:01 | 2018-02-24 20:37 | 2018-02-25 00:15 | 2018-02-25 00:03 | 47 | 12 | 24 | 183 | 218 | AR-10.15
B43866 | SMNB440HA | 35 | 2018-02-24 | C |  | 80 | 0 |  | 4 |  |  | 최용선 |  |  | 1087 | 7 |  | 3 |  |  | 55 | 3 |  |  | 양호 | 양호 | 양호 | 양호 | 양호 | 미정 |  |  | Y |  | 2018-02-25 01:12 | 2018-02-25 01:02 | 2018-02-25 04:35 | 2018-02-25 04:20 | 47 | 15 | 10 | 188 | 213 | AR-10.6
B43870 | SCR440B1 | 35 | 2018-02-24 | C |  | 81 | 0 |  | 5 |  |  | 최용선 |  |  | 1084 | 8 |  | 4 | YES |  | 55 | 4 | YES |  | 양호 | 양호 | 양호 | 양호 | 양호 | 미정 |  |  | Y |  | 2018-02-25 05:41 | 2018-02-25 05:23 | 2018-02-25 08:35 | 2018-02-25 08:11 | 48 | 24 | 18 | 150 | 192 | AR-10.45
B43873 | AE15B36C2 | 35 | 2018-02-25 | D |  | 82 | 0 |  | 6 |  |  | 장신일 |  |  | 1088 | 9 |  | 1 |  |  | 55 | 1 |  |  | 양호 | 양호 | 양호 | 양호 | 양호 | 미정 |  |  | Y |  | 2018-02-25 09:31 | 2018-02-25 09:02 | 2018-02-25 12:45 | 2018-02-25 12:24 | 27 | 21 | 29 | 173 | 223
C42592 | XC48 | 35 | 2018-03-07 | B | LADLE 대보수 첫회 | 1 | 0 | 내삽 | 1 |  |  | 강상완 |  |  | 1097 | 1 |  | 1 |  |  | 55 | 1 |  | O | 양호 | 양호 | 양호 | 양호 | 양호 | 미정 |  |  | Y |  | 2018-03-07 07:46 | 2018-03-07 07:30 | 2018-03-07 11:45 | 2018-03-07 10:34 | 14085 | 71 | 16 | 168 | 255 | P/P 170921-10 | 9 | 2018-03-06 19:50 | 2018-03-07 01:00 | 310 | 750 | 30 | 4 | 2018-03-07 01:30 | 2018-03-07 07:35 | 365 | 1250 | 260 | 320 | 360 | 11
C42597 | SM45CB | 35 | 2018-03-07 | B |  | 2 | 0 |  | 2 |  |  |  | 남문희 |  | 1087 | 2 |  | 2 |  |  | 55 | 2 |  |  | 양호 | 양호 | 양호 | 양호 | 양호 | 미정 |  |  | Y |  | 2018-03-07 13:48 | 2018-03-07 13:40 | 2018-03-07 17:20 | 2018-03-07 16:56 | 115 | 24 | 8 | 188 | 220 | 빌레트에서약30톤남아 내려와 C42600, 16호래들에 합탕함
C42601 | SM45CB | 35 | 2018-03-07 | C |  | 3 | 0 |  | 3 | [5 empty] | 1060 | 3 |  | 3 | YES |  | 55 | 3 | YES |  | 양호 | 양호 | 양호 | 양호 | 양호 | 미정 |  |  | Y |  | 2018-03-07 18:20 | 2018-03-07 18:20 | 2018-03-07 21:35 | 2018-03-07 21:26 | 60 | 9 | 0 | 185 | 195
C42605 | SM48C | 35 | 2018-03-07 | A |  | 4 | 0 |  | 4 | [5 empty] | 1060 | 4 |  | 1 |  |  | 55 | 1 |  | O | 양호 | 양호 | 양호 | 양호 | 양호 | 미정 |  |  | Y |  | 2018-03-07 22:21 | 2018-03-07 22:15 | 2018-03-08 01:50 | 2018-03-08 01:35 | 40 | 15 | 6 | 194 | 215
C42609 | SWRCH45 | 35 | 2018-03-07 | A |  | 5 | 0 |  | 5 | [5 empty] | 1087 | 5 |  | 2 | YES |  | 55 | 2 | YES |  | 양호 | 양호 | 양호 | 양호 | 양호 | 미정 |  |  | Y |  | 2018-03-08 02:43 | 2018-03-08 02:30 | 2018-03-08 06:25 | 2018-03-08 05:36 | 40 | 49 | 13 | 173 | 235 | 조괴장작업으로 교체함
C42613 | SCM415C2 | 35 | 2018-03-08 | B |  | 6 | 0 |  | 6 |  |  | 남문희 |  |  | 1075 | 6 |  | 1 |  |  | 65 | 1 |  | O | 양호 | 양호 | 양호 | 양호 | 양호 | 미정 |  |  | INGOT |  | 2018-03-08 07:18 | 2018-03-08 07:10 | 2018-03-08 11:00 | 2018-03-08 09:35 | 45 | 85 | 8 | 137 | 230
C42617 | KFMN425VM | 35 | 2018-03-08 | B |  | 7 | 0 |  | 7 |  |  | 남문희 |  |  | 1067 | 7 |  | 2 | YES |  | 65 | 2 | YES |  | 양호 | 양호 | 양호 | 양호 | 양호 | 미정 |  |  | Y |  | 2018-03-08 11:44 | 2018-03-08 11:35 | 2018-03-08 15:20 | 2018-03-08 14:42 | 35 | 38 | 9 | 178 | 225
C42621 | SM45C | 35 | 2018-03-08 | D |  | 8 | 0 |  | 8 |  |  | 남태희 |  |  | 1101 | 8 |  | 1 |  |  | 55 | 1 |  | O | 양호 | 양호 | 양호 | 양호 | 양호 | 미정 |  |  | Y |  | 2018-03-08 16:22 | 2018-03-08 16:05 | 2018-03-08 19:25 | 2018-03-08 19:03 | 45 | 22 | 17 | 161 | 200
C42625 | SM45C | 35 | 2018-03-08 | D |  | 9 | 0 |  | 9 |  |  | 남태희 |  |  | 1101 | 9 |  | 2 |  |  | 55 | 2 |  |  | 양호 | 양호 | 양호 | 양호 | 양호 | 미정 |  |  | Y |  | 2018-03-08 20:36 | 2018-03-08 20:20 | 2018-03-08 23:45 | 2018-03-08 23:12 | 55 | 33 | 16 | 156 | 205
C42629 | SM45C | 35 | 2018-03-08 | A |  | 10 | 0 |  | 10 |  |  | 남태희 |  |  | 1080 | 10 |  | 3 |  |  | 55 | 3 |  |  | 양호 | 양호 | 양호 | 양호 | 양호 | 미정 |  |  | Y |  | 2018-03-09 00:52 | 2018-03-09 00:22 | 2018-03-09 03:50 | 2018-03-09 03:20 | 37 | 30 | 30 | 148 | 208
C42633 | KSG4120H | 35 | 2018-03-08 | A |  | 11 | 0 |  | 11 |  |  | 남태희 |  |  | 1085 | 11 |  | 4 | YES |  | 55 | 4 | YES |  | 양호 | 양호 | 양호 | 양호 | 양호 | 미정 |  |  | Y |  | 2018-03-09 05:05 | 2018-03-09 04:40 | 2018-03-09 08:40 | 2018-03-09 07:54 | 50 | 46 | 25 | 169 | 240
C42637 | AE4140W | 35 | 2018-03-09 | B |  | 12 | 0 |  | 12 |  |  | 남문희 |  |  | 1083 | 12 |  | 1 |  |  | 55 | 1 |  |  | 양호 | 양호 | 양호 | 양호 | 양호 | 미정 |  |  | Y |  | 2018-03-09 10:22 | 2018-03-09 10:15 | 2018-03-09 14:00 | 2018-03-09 13:35 | 95 | 25 | 7 | 193 | 225
C42641 | AE15B36D2 | 35 | 2018-03-09 | D |  | 13 | 0 |  | 13 |  |  | 남태희 | 남문희 |  | 1101 | 13 |  | 2 |  |  | 55 | 2 |  |  | 양호 | 양호 | 양호 | 양호 | 양호 | 미정 |  |  | Y |  | 2018-03-09 15:32 | 2018-03-09 14:55 | 2018-03-09 18:45 | 2018-03-09 18:37 | 55 | 8 | 37 | 185 | 230
C42645 | AE15B36D2 | 35 | 2018-03-09 | D |  | 14 | 0 |  | 14 |  |  | 남태희 | 남문희 |  | 1101 | 14 |  | 3 | YES |  | 55 | 3 | YES |  | 양호 | 양호 | 양호 | 양호 | 양호 | 미정 |  |  | Y |  | 2018-03-09 20:04 | 2018-03-09 19:40 | 2018-03-09 23:13 | 2018-03-09 22:50 | 55 | 23 | 24 | 167 | 213
C42649 | AE15B36D2 | 35 | 2018-03-09 | A |  | 15 | 0 |  | 15 | [5 empty] | 1080 | 15 |  | 1 |  |  | 55 | 1 |  | O | 양호 | 양호 | 양호 | 양호 | 양호 | 미정 |  |  | Y |  | 2018-03-10 00:08 | 2018-03-10 00:01 | 2018-03-10 03:20 | 2018-03-10 03:07 | 48 | 13 | 7 | 179 | 199
C42653 | AE15B36D2 | 35 | 2018-03-09 | A |  | 16 | 0 |  | 16 | YES |  |  |  |  | 1077 | 16 |  | 2 |  |  | 55 | 2 |  |  | 양호 | 양호 | 양호 | 양호 | 양호 | 미정 |  |  | Y |  | 2018-03-10 04:17 | 2018-03-10 04:00 | 2018-03-10 07:35 | 2018-03-10 07:22 | 40 | 13 | 17 | 185 | 215
C42657 | ATA105I14 | 35 | 2018-03-10 | C |  | 17 | 0 | 외삽1 | 1 | [5 empty] | 1060 | 17 |  | 3 |  |  | 55 | 3 |  |  | 양호 | 양호 | 양호 | 양호 | 양호 | 미정 |  |  | INGOT |  | 2018-03-10 08:17 | 2018-03-10 08:20 | 2018-03-10 11:10 | 2018-03-10 10:39 | 45 | 31 | -3 | 142 | 170
C42661 | SCR435BM | 35 | 2018-03-10 | C |  | 18 | 0 |  | 2 | [5 empty] | 1060 | 18 | YES | 4 | YES |  | 55 | 4 | YES |  | 양호 | 양호 | 양호 | 양호 | 양호 | 미정 |  |  | Y |  | 2018-03-10 13:08 | 2018-03-10 13:00 | 2018-03-10 16:15 | 2018-03-10 16:04 | 110 | 11 | 8 | 175 | 195
C42665 | SCR435BM | 35 | 2018-03-10 | D |  | 19 | 0 |  | 3 |  |  | 남태희 |  |  | 1101 | 1 |  | 1 |  |  | 55 | 1 |  |  | 양호 | 양호 | 양호 | 양호 | 양호 | 미정 |  |  | N | 3 | 2018-03-10 17:33 | 2018-03-10 17:20 | 2018-03-10 21:20 | 2018-03-10 21:11 | 65 | 9 | 13 | 218 | 240
C42670 | SUP9DM | 35 | 2018-03-10 | A |  | 20 | 0 |  | 4 |  |  | 남태희 |  |  | 1100 | 2 |  | 2 |  |  | 55 | 2 |  |  | 양호 | 양호 | 양호 | 양호 | 양호 | 미정 |  |  | Y |  | 2018-03-10 23:18 | 2018-03-10 23:13 | 2018-03-11 02:40 | 2018-03-11 02:12 | 113 | 28 | 5 | 174 | 207
C42674 | SUP9DM | 35 | 2018-03-10 | A |  | 21 | 0 |  | 5 | [5 empty] | 1087 | 3 |  | 3 | YES |  | 55 | 3 | YES |  | 양호 | 양호 | 양호 | 양호 | 양호 | 미정 |  |  | Y |  | 2018-03-11 03:39 | 2018-03-11 03:25 | 2018-03-11 06:45 | 2018-03-11 06:22 | 45 | 23 | 14 | 163 | 200
C42678 | SUP9DM | 35 | 2018-03-11 | C |  | 22 | 0 |  | 6 | [5 empty] | 1060 | 4 |  | 1 |  |  | 55 | 1 |  | O | 양호 | 양호 | 양호 | 양호 | 양호 | 미정 |  |  | Y |  | 2018-03-11 07:44 | 2018-03-11 07:35 | 2018-03-11 11:05 | 2018-03-11 10:44 | 50 | 21 | 9 | 179 | 210
C42682 | SUP9DM | 35 | 2018-03-11 | C |  | 23 | 0 |  | 7 | [5 empty] | 1060 | 5 |  | 2 |  |  | 55 | 2 |  |  | 양호 | 양호 | 양호 | 양호 | 양호 | 미정 |  |  | Y |  | 2018-03-11 12:03 | 2018-03-11 12:00 | 2018-03-11 15:10 | 2018-03-11 14:58 | 55 | 12 | 3 | 175 | 190
C42686 | SUP9DM | 35 | 2018-03-11 | D |  | 24 | 0 |  | 8 |  |  | 남태희 |  |  | 1101 | 6 |  | 3 |  |  | 55 | 3 |  |  | 양호 | 양호 | 양호 | 양호 | 양호 | 미정 |  |  | Y |  | 2018-03-11 16:12 | 2018-03-11 15:55 | 2018-03-11 19:15 | 2018-03-11 19:10 | 45 | 5 | 17 | 178 | 200
C42690 | SNCM8I | 35 | 2018-03-11 | D |  | 25 | 0 |  | 9 |  |  | 남태희 |  |  | 1102 | 7 |  | 4 | YES |  | 55 | 4 | YES |  | 양호 | 양호 | 양호 | 양호 | 양호 | 미정 |  |  | INGOT |  | 2018-03-11 20:13 | 2018-03-11 20:05 | 2018-03-11 22:50 | 2018-03-11 22:26 | 50 | 24 | 8 | 133 | 165
C42694 | KTB600 | 35 | 2018-03-11 | B |  | 26 | 0 |  | 10 |  |  | 남문희 |  |  | 1095 | 8 |  | 1 |  |  | 55 | 1 |  |  | 양호 | 양호 | 양호 | 양호 | 양호 | 미정 |  |  | Y |  | 2018-03-12 00:38 | 2018-03-12 00:25 | 2018-03-12 03:50 | 2018-03-12 03:44 | 95 | 6 | 13 | 186 | 205
C42698 | AE1541M4 | 35 | 2018-03-11 | B |  | 27 | 0 |  | 11 |  |  | 남문희 |  |  | 1087 | 9 |  | 2 | YES |  | 55 | 2 | YES |  | 양호 | 양호 | 양호 | 양호 | 양호 | 미정 |  |  | Y |  | 2018-03-12 04:48 | 2018-03-12 04:40 | 2018-03-12 08:30 | 2018-03-12 08:06 | 50 | 24 | 8 | 198 | 230 | 노즐 흔들려서 플레이트및 노즐 교체함
C42702 | AE1541M | 35 | 2018-03-12 | C |  | 28 | 0 |  | 12 | [5 empty] | 1060 | 10 |  | 1 |  |  | 55 | 1 |  | O | 양호 | 양호 | 양호 | 양호 | 양호 | 미정 |  |  | Y |  | 2018-03-12 09:38 | 2018-03-12 09:35 | 2018-03-12 13:00 | 2018-03-12 12:30 | 65 | 30 | 3 | 172 | 205
C42706 | AE1541M | 35 | 2018-03-12 | D |  | 29 | 0 |  | 13 | YES |  |  |  |  | 1060 | 11 |  | 2 |  |  | 55 | 2 |  |  | 양호 | 양호 | 양호 | 양호 | 양호 | 미정 |  |  | Y |  | 2018-03-12 14:03 | 2018-03-12 13:55 | 2018-03-12 17:20 | 2018-03-12 17:00 | 55 | 20 | 8 | 177 | 205
C42710 | SA649 | 35 | 2018-03-12 | D |  | 30 | 0 | 외삽2 | 1 |  |  | 남태희 | 장신일 |  | 1101 | 12 |  | 3 |  |  | 55 | 3 |  |  | 양호 | 양호 | 양호 | 양호 | 양호 | 미정 |  |  | INGOT |  | 2018-03-12 18:28 | 2018-03-12 18:15 | 2018-03-12 21:30 | 2018-03-12 20:37 | 55 | 53 | 13 | 129 | 195
C42714 | SPS6M | 35 | 2018-03-12 | B |  | 31 | 0 |  | 2 |  |  | 남태희 | 장신일 |  | 1099 | 13 |  | 4 |  |  | 55 | 4 |  |  | 양호 | 양호 | 양호 | 양호 | 양호 | 미정 |  |  | Y |  | 2018-03-12 22:59 | 2018-03-12 22:30 | 2018-03-13 01:55 | 2018-03-13 01:46 | 60 | 9 | 29 | 167 | 205
C42718 | AE15B34M | 35 | 2018-03-12 | B |  | 32 | 0 |  | 3 |  |  | 남문희 |  |  | 1091 | 14 |  | 1 |  |  | 55 | 1 |  |  | 양호 | 양호 | 양호 | 양호 | 양호 | 미정 |  |  | Y |  | 2018-03-13 03:19 | 2018-03-13 03:10 | 2018-03-13 10:40 | 2018-03-13 10:29 | 75 | 11 | 9 | 429 | 450
C42723 | AE15B34M | 35 | 2018-03-13 | C |  | 33 | 0 |  | 4 | [5 empty] | 1060 | 15 |  | 2 |  |  | 55 | 2 |  |  | 양호 | 양호 | 양호 | 양호 | 양호 | 미정 |  |  | Y |  | 2018-03-13 12:03 | 2018-03-13 11:50 | 2018-03-13 15:30 | 2018-03-13 15:00 | 70 | 30 | 13 | 177 | 220
C42727 | AE15B34M | 35 | 2018-03-13 | A |  | 34 | 0 |  | 5 | [5 empty] | 1074 | 16 |  | 3 |  |  | 55 | 3 |  |  | 양호 | 양호 | 양호 | 양호 | 양호 | 미정 |  |  | Y |  | 2018-03-13 16:18 | 2018-03-13 16:10 | 2018-03-13 19:40 | 2018-03-13 19:33 | 40 | 7 | 8 | 195 | 210
C42731 | AE15B34M | 35 | 2018-03-13 | A |  | 35 | 0 |  | 6 | [5 empty] | 1088 | 17 | YES | 4 | YES |  | 55 | 4 | YES |  | 양호 | 양호 | 양호 | 양호 | 양호 | 미정 |  |  | Y |  | 2018-03-13 20:30 | 2018-03-13 20:25 | 2018-03-14 00:12 | 2018-03-13 23:58 | 45 | 14 | 5 | 208 | 227
C42735 | AE15B34M | 35 | 2018-03-13 | B |  | 36 | 0 |  | 7 |  |  | 남문희 |  |  | 1090 | 1 |  | 1 |  |  | 55 | 1 |  |  | 양호 | 양호 | 양호 | 양호 | 양호 | 미정 |  |  | Y |  | 2018-03-14 01:13 | 2018-03-14 01:00 | 2018-03-14 05:00 | 2018-03-14 04:49 | 48 | 11 | 13 | 216 | 240 | 상 부 교 체
C42739 | AE4140D | 35 | 2018-03-14 | C |  | 37 | 0 |  | 8 |  |  | 남문희 |  |  | 1060 | 2 |  | 2 |  |  | 55 | 2 |  |  | 양호 | 양호 | 양호 | 양호 | 양호 | 미정 |  |  | Y |  | 2018-03-14 06:30 | 2018-03-14 06:10 | 2018-03-14 10:00 | 2018-03-14 09:43 | 70 | 17 | 20 | 194 | 230
C42743 | AE4140D | 35 | 2018-03-14 | C |  | 38 | 0 |  | 9 | [5 empty] | 1060 | 3 |  | 3 |  |  | 55 | 3 |  |  | 양호 | 양호 | 양호 | 양호 | 양호 | 미정 |  |  | Y |  | 2018-03-14 11:06 | 2018-03-14 10:45 | 2018-03-14 14:50 | 2018-03-14 14:06 | 45 | 44 | 22 | 180 | 245
C42747 | SM43C | 35 | 2018-03-14 | A |  | 39 | 0 |  | 10 | [5 empty] | 1062 | 4 |  | 4 | YES |  | 55 | 4 | YES |  | 양호 | 양호 | 양호 | 양호 | 양호 | 미정 |  |  | Y |  | 2018-03-14 16:03 | 2018-03-14 15:40 | 2018-03-14 19:10 | 2018-03-14 18:44 | 50 | 26 | 23 | 160 | 210
C42751 | SM45C | 35 | 2018-03-14 | A |  | 40 | 0 |  | 11 | [5 empty] | 1071 | 5 |  | 1 |  |  | 55 | 1 |  | O | 양호 | 양호 | 양호 | 양호 | 양호 | 미정 |  |  | Y |  | 2018-03-14 20:34 | 2018-03-14 20:10 | 2018-03-14 23:40 | 2018-03-14 23:20 | 60 | 20 | 24 | 166 | 210
C42755 | SM45C | 35 | 2018-03-14 | B |  | 41 | 0 | 외삽3 | 1 |  |  | 남문희 |  |  | 1079 | 6 |  | 2 |  |  | 55 | 2 |  |  | 양호 | 양호 | 양호 | 양호 | 양호 | 미정 |  |  | Y |  | 2018-03-15 00:44 | 2018-03-15 00:30 | 2018-03-15 03:50 | 2018-03-15 03:33 | 50 | 17 | 14 | 169 | 200 | PP 교 체
C42759 | SM45C | 35 | 2018-03-14 | B |  | 42 | 0 |  | 2 |  |  | 남문희 |  |  | 1071 | 7 |  | 3 |  |  | 55 | 3 |  |  | 양호 | 양호 | 양호 | 양호 | 양호 | 미정 |  |  | Y |  | 2018-03-15 05:06 | 2018-03-15 04:40 | 2018-03-15 08:05 | 2018-03-15 07:51 | 50 | 14 | 26 | 165 | 205
C42763 | DCK45M2 | 35 | 2018-03-15 | D |  | 43 | 0 |  | 3 |  |  | 남태희 | 장신일 |  | 1101 | 8 |  | 4 | YES |  | 55 | 4 | YES |  | 양호 | 양호 | 양호 | 양호 | 양호 | 미정 |  |  | Y |  | 2018-03-15 09:22 | 2018-03-15 09:15 | 2018-03-15 13:00 | 2018-03-15 12:25 | 70 | 35 | 7 | 182 | 225
C42767 | DCK45M2 | 35 | 2018-03-15 | A |  | 44 | 0 |  | 4 |  |  | 남태희 | 장신일 |  | 1072 | 9 |  | 1 |  |  | 55 | 1 |  |  | 양호 | 양호 | 양호 | 양호 | 양호 | 미정 |  |  | Y |  | 2018-03-15 14:11 | 2018-03-15 14:00 | 2018-03-15 17:15 | 2018-03-15 17:11 | 60 | 4 | 11 | 180 | 195
C42771 | DCK45M2 | 35 | 2018-03-15 | A |  | 45 | 0 |  | 5 |  |  | 남태희 |  |  | 1051 | 10 |  | 2 |  |  | 55 | 2 |  |  | 양호 | 양호 | 양호 | 양호 | 양호 | 미정 |  |  | Y |  | 2018-03-15 19:31 | 2018-03-15 19:25 | 2018-03-15 22:45 | 2018-03-15 22:19 | 130 | 26 | 6 | 168 | 200
C42775 | DCK45M2 | 35 | 2018-03-15 | B |  | 46 | 0 |  | 6 |  |  | 남문희 |  |  | 1087 | 11 |  | 1 |  |  | 55 | 1 |  | O | 양호 | 양호 | 양호 | 양호 | 양호 | 미정 |  |  | Y |  | 2018-03-15 23:54 | 2018-03-15 23:40 | 2018-03-16 03:30 | 2018-03-16 02:51 | 55 | 39 | 14 | 177 | 230
C42779 | S43BCH | 35 | 2018-03-15 | B |  | 47 | 0 |  | 7 |  |  | 남문희 |  |  | 1079 | 12 |  | 2 |  |  | 55 | 2 |  |  | 양호 | 양호 | 양호 | 양호 | 양호 | 미정 |  |  | Y |  | 2018-03-16 04:27 | 2018-03-16 04:15 | 2018-03-16 07:50 | 2018-03-16 07:36 | 45 | 14 | 12 | 188 | 215
C42783 | S43BCH | 35 | 2018-03-16 | D |  | 48 | 0 |  | 8 |  |  |  | 남문희 |  | 1073 | 13 |  | 3 |  |  | 55 | 3 |  |  | 양호 | 양호 | 양호 | 양호 | 양호 | 미정 |  |  | Y |  | 2018-03-16 08:40 | 2018-03-16 08:15 | 2018-03-16 12:35 | 2018-03-16 11:59 | 25 | 36 | 25 | 199 | 260
C42787 | S43BCH2 | 35 | 2018-03-16 | D |  | 49 | 0 | 외삽4 | 1 |  |  | 남문희 |  |  | 1065 | 14 |  | 1 |  |  | 55 | 1 |  | O | 양호 | 양호 | 양호 | 양호 | 양호 | 미정 |  |  | Y |  | 2018-03-16 13:25 | 2018-03-16 12:55 | 2018-03-16 16:40 | 2018-03-16 16:19 | 20 | 21 | 30 | 174 | 225
C42791 | AE15B36M | 35 | 2018-03-16 | A |  | 50 | 0 |  | 2 |  |  |  | 장신일 |  | 1081 | 15 |  | 2 |  |  | 55 | 2 |  |  | 양호 | 양호 | 양호 | 양호 | 양호 | 미정 |  |  | Y |  | 2018-03-16 18:02 | 2018-03-16 17:50 | 2018-03-16 21:10 | 2018-03-16 20:59 | 70 | 11 | 12 | 176 | 200
C42795 | SM50CM | 35 | 2018-03-16 | C |  | 51 | 0 |  | 3 |  |  | 장신일 |  |  | 1060 | 16 |  | 3 | YES |  | 55 | 3 | YES |  | 양호 | 양호 | 양호 | 양호 | 양호 | 미정 |  |  | Y |  | 2018-03-16 22:05 | 2018-03-16 22:00 | 2018-03-17 01:20 | 2018-03-17 01:18 | 50 | 2 | 5 | 193 | 200 | 철피녹음
C42799 | SM50CM | 35 | 2018-03-16 | C |  | 52 | 0 |  | 4 | [5 empty] | 1060 | 17 |  | 1 |  |  | 55 | 1 |  | O | 양호 | 양호 | 양호 | 양호 | 양호 | 미정 |  |  | Y |  | 2018-03-17 02:34 | 2018-03-17 02:20 | 2018-03-17 05:45 | 2018-03-17 05:38 | 60 | 7 | 14 | 184 | 205
C42803 | SM50CM | 35 | 2018-03-17 | D |  | 53 | 0 |  | 5 | [5 empty] | 1060 | 18 |  | 2 |  |  | 55 | 2 |  |  | 양호 | 양호 | 양호 | 양호 | 양호 | 미정 |  |  | Y |  | 2018-03-17 06:51 | 2018-03-17 06:30 | 2018-03-17 10:25 | 2018-03-17 10:10 | 45 | 15 | 21 | 199 | 235
C42807 | SM50CM | 35 | 2018-03-17 | D |  | 54 | 0 |  | 6 | [5 empty] | 1065 | 19 | YES | 3 | YES |  | 55 | 3 | YES |  | 양호 | 양호 | 양호 | 양호 | 양호 | 미정 |  |  | Y |  | 2018-03-17 11:16 | 2018-03-17 11:00 | 2018-03-17 14:50 | 2018-03-17 14:41 | 35 | 9 | 16 | 204 | 230
C42812 | SM38C | 35 | 2018-03-17 | A |  | 55 | 0 |  | 7 | [5 empty] | 1069 | 1 |  | 1 |  |  | 55 | 1 |  | O | 양호 | 양호 | 양호 | 양호 | 양호 | 미정 |  |  | Y |  | 2018-03-17 17:02 | 2018-03-17 16:45 | 2018-03-17 20:20 | 2018-03-17 19:54 | 115 | 26 | 17 | 172 | 215
C42816 | AE1038M | 35 | 2018-03-17 | A |  | 56 | 0 |  | 8 | [5 empty] | 1081 | 2 |  | 2 |  |  | 55 | 2 |  |  | 양호 | 양호 | 양호 | 양호 | 양호 | 미정 |  |  | Y |  | 2018-03-17 21:13 | 2018-03-17 21:00 | 2018-03-18 00:35 | 2018-03-18 00:10 | 40 | 25 | 13 | 177 | 215
C42820 | AE1038M | 35 | 2018-03-17 | C |  | 57 | 0 |  | 9 | [5 empty] | 1060 | 3 |  | 3 |  |  | 55 | 3 |  |  | 양호 | 양호 | 양호 | 양호 | 양호 | 미정 |  |  | Y |  | 2018-03-18 01:26 | 2018-03-18 01:15 | 2018-03-18 04:55 | 2018-03-18 04:38 | 40 | 17 | 12 | 192 | 220
C42824 | SCM420HT | 35 | 2018-03-17 | C |  | 58 | 0 |  | 10 | [5 empty] | 1060 | 4 |  | 4 | YES |  | 55 | 4 | YES |  | 양호 | 양호 | 양호 | 양호 | 양호 | 미정 |  |  | Y |  | 2018-03-18 05:36 | 2018-03-18 05:25 | 2018-03-18 08:50 | 2018-03-18 08:43 | 30 | 7 | 11 | 186 | 205
C42828 | SCM420HT | 35 | 2018-03-18 | D |  | 59 | 0 |  | 11 |  |  | 남태희 |  |  | 1101 | 5 |  | 1 |  |  | 55 | 1 |  |  | 양호 | 양호 | 양호 | 양호 | 양호 | 미정 |  |  | Y |  | 2018-03-18 09:58 | 2018-03-18 09:40 | 2018-03-18 13:00 | 2018-03-18 12:43 | 50 | 17 | 18 | 165 | 200
C42832 | SCM420HT | 35 | 2018-03-18 | B |  | 60 | 0 |  | 12 | YES | 150 | 남태희 |  |  | 1086 | 6 |  | 2 |  |  | 55 | 2 |  |  | 양호 | 양호 | 양호 | 양호 | 양호 | 미정 |  |  | Y |  | 2018-03-18 14:23 | 2018-03-18 13:55 | 2018-03-18 17:27 | 2018-03-18 17:03 | 55 | 24 | 28 | 160 | 212
C42836 | SCM420HT | 35 | 2018-03-18 | B |  | 61 | 0 | 외삽5 | 1 |  |  | 남문희 | 윤석재 |  | 1076 | 7 |  | 3 |  |  | 55 | 3 |  |  | 양호 | 양호 | 양호 | 양호 | 양호 | 미정 |  |  | Y |  | 2018-03-18 18:26 | 2018-03-18 18:18 | 2018-03-19 21:30 | 2018-03-18 21:21 | 51 | 1449 | 8 | 175 | 1632
C42842 | SM45C | 35 | 2018-03-18 | C |  | 62 | 0 |  | 2 |  |  | 남문희 | 윤석재 |  | 1060 | 8 |  | 1 |  |  | 55 | 1 |  | O | 양호 | 양호 | 양호 | 양호 | 양호 | 미정 |  |  | Y |  | 2018-03-19 05:06 | 2018-03-19 05:00 | 2018-03-19 07:55 | 2018-03-19 07:29 | 693 | 26 | 6 | 143 | 175
C42846 | SM45C | 35 | 2018-03-19 | D |  | 63 | 0 |  | 3 |  |  | 남태희 |  |  | 1101 | 9 |  | 2 |  |  | 55 | 2 |  |  | 양호 | 양호 | 양호 | 양호 | 양호 | 미정 |  |  | Y |  | 2018-03-19 08:56 | 2018-03-19 08:40 | 2018-03-19 12:10 | 2018-03-19 11:59 | 45 | 11 | 16 | 183 | 210
C42850 | SM45CB | 35 | 2018-03-19 | D |  | 64 | 0 |  | 4 |  |  | 남태희 |  |  | 1101 | 10 |  | 3 |  |  | 55 | 3 |  |  | 양호 | 양호 | 양호 | 양호 | 양호 | 미정 |  |  | Y |  | 2018-03-19 13:11 | 2018-03-19 12:55 | 2018-03-19 16:45 | 2018-03-19 16:24 | 45 | 21 | 16 | 192 | 230
C42854 | SM10CB | 35 | 2018-03-19 | B |  | 65 | 0 |  | 5 |  |  |  | 남문희 |  | 1092 | 11 |  | 4 |  |  | 55 | 4 |  |  | 양호 | 양호 | 양호 | 양호 | 양호 | 미정 |  |  | Y |  | 2018-03-19 18:06 | 2018-03-19 17:55 | 2018-03-19 21:20 | 2018-03-19 21:01 | 70 | 19 | 11 | 174 | 205
C42858 | SM10C | 35 | 2018-03-19 | C |  | 66 | 0 |  | 6 |  |  | 남문희 |  |  | 1060 | 12 |  | 1 |  |  | 55 | 1 |  |  | 양호 | 양호 | 양호 | 양호 | 양호 | 미정 |  |  | Y |  | 2018-03-19 22:32 | 2018-03-19 22:20 | 2018-03-20 01:55 | 2018-03-20 01:15 | 50 | 40 | 12 | 163 | 215
C42862 | SM10CS | 35 | 2018-03-19 | C |  | 67 | 0 |  | 7 | [5 empty] | 1060 | 13 |  | 2 |  |  | 55 | 2 |  |  | 양호 | 양호 | 양호 | 양호 | 양호 | 미정 |  |  | Y |  | 2018-03-20 02:52 | 2018-03-20 02:40 | 2018-03-20 06:20 | 2018-03-20 05:46 | 45 | 34 | 12 | 174 | 220
C42866 | AE15B36D2 | 35 | 2018-03-20 | A |  | 68 | 0 |  | 8 | [5 empty] | 1071 | 14 |  | 3 |  |  | 55 | 3 |  |  | 양호 | 양호 | 양호 | 양호 | 양호 | 미정 |  |  | Y |  | 2018-03-20 08:03 | 2018-03-20 07:50 | 2018-03-20 11:15 | 2018-03-20 10:54 | 90 | 21 | 13 | 171 | 205
C42870 | AE15B36D2 | 35 | 2018-03-20 | A |  | 69 | 0 |  | 9 | YES | 150 |  |  |  | 1072 | 15 |  | 4 | YES |  | 55 | 4 | YES |  | 양호 | 양호 | 양호 | 양호 | 양호 | 미정 |  |  | Y |  | 2018-03-20 12:12 | 2018-03-20 12:00 | 2018-03-20 15:35 | 2018-03-20 15:09 | 45 | 26 | 12 | 177 | 215
C42874 | AE4140M9 | 35 | 2018-03-20 | B |  | 70 | 0 | 외삽5 | 1 |  |  | 남문희 |  |  | 1075 | 16 |  | 1 |  |  | 65 | 1 |  |  | 양호 | 양호 | 양호 | 양호 | 양호 | 미정 |  |  | Y |  | 2018-03-20 18:05 | 2018-03-20 17:52 | 2018-03-20 21:32 | 2018-03-20 21:04 | 137 | 28 | 13 | 178 | 220
C42878 | SCM420HI | 35 | 2018-03-20 | C |  | 71 | 0 |  | 2 |  |  | 남문희 |  |  | 1060 | 17 | YES | 2 | YES |  | 65 | 2 | YES |  | 양호 | 양호 | 양호 | 양호 | 양호 | 미정 |  |  | INGOT |  | 2018-03-20 22:25 | 2018-03-20 22:20 | 2018-03-21 02:00 | 2018-03-21 00:28 | 48 | 92 | 5 | 123 | 220 | 조괴 주입후 약20톤남아 C42880, C42881에 합탕함
C42882 | ATA105M2 | 35 | 2018-03-20 | C |  | 72 | 0 |  | 3 | [5 empty] | 1060 | 1 |  | 1 |  |  | 55 | 1 |  | O | 양호 | 양호 | 양호 | 양호 | 양호 | 미정 |  |  | Y |  | 2018-03-21 03:03 | 2018-03-21 02:45 | 2018-03-21 06:25 | 2018-03-21 06:06 | 45 | 19 | 18 | 183 | 220
C42886 | ATA105M2 | 35 | 2018-03-21 | A |  | 73 | 0 |  | 4 | [5 empty] | 1080 | 2 |  | 2 |  |  | 55 | 2 |  |  | 양호 | 양호 | 양호 | 양호 | 양호 | 미정 |  |  | Y |  | 2018-03-21 07:19 | 2018-03-21 07:07 | 2018-03-21 10:36 | 2018-03-21 10:00 | 42 | 36 | 13 | 160 | 209
C42890 | ATA105M2 | 35 | 2018-03-21 | A |  | 74 | 0 |  | 5 | [5 empty] | 1076 | 3 |  | 3 |  |  | 55 | 3 |  |  | 양호 | 양호 | 양호 | 양호 | 양호 | 미정 |  |  | Y |  | 2018-03-21 11:50 | 2018-03-21 11:25 | 2018-03-21 14:35 | 2018-03-21 14:24 | 49 | 11 | 25 | 154 | 190 | 74회 9시방향12단영구장 대보수처리함
A43762 | AE1055LS | 36 | 2018-02-19 | C | LADLE 대보수 첫회 | 1 | 0 | 내삽 | 1 |  |  | 최용선 |  |  | 964 | 1 |  | 1 |  |  | 55 | 1 |  |  | 양호 | 양호 | 양호 | 양호 | 양호 | 미정 |  |  | Y |  | 2018-02-19 11:06 | 2018-02-19 10:55 | 2018-02-19 14:28 | 2018-02-19 14:04 | 476645744 | 24 | 11 | 178 | 213 | 170922-06-181 | 7 | 2018-02-18 18:00 | 2018-02-19 09:00 | 900 | 663 | 10 | 6 | 2018-02-19 09:10 | 2018-02-19 10:55 | 105 | 964 | 217 | 264 | 331 | 11
A43766 | AE1055LS | 36 | 2018-02-19 | D |  | 2 | 0 |  | 2 |  |  | 장신일 |  |  | 1086 | 2 |  | 2 |  |  | 55 | 2 |  |  | 양호 | 양호 | 양호 | 양호 | 양호 | 미정 |  |  | Y |  | 2018-02-19 15:25 | 2018-02-19 15:10 | 2018-02-19 18:45 | 2018-02-19 18:11 | 42 | 34 | 15 | 166 | 215 | AR-9.5
A43770 | AE1055LS | 36 | 2018-02-19 | D |  | 3 | 0 |  | 3 |  |  |  | 장신일 |  | 1086 | 3 |  | 3 | YES |  | 55 | 3 | YES |  | 양호 | 양호 | 양호 | 양호 | 양호 | 미정 |  |  | Y |  | 2018-02-19 19:30 | 2018-02-19 19:20 | 2018-02-19 22:35 | 2018-02-19 22:22 | 35 | 13 | 10 | 172 | 195 | AR-10.2
A43774 | AE1055LS | 36 | 2018-02-19 | B |  | 4 | 0 |  | 4 | [5 empty] | 1083 | 4 |  | 1 |  |  | 55 | 1 |  | O | 양호 | 양호 | 양호 | 양호 | 양호 | 미정 |  |  | Y |  | 2018-02-19 23:39 | 2018-02-19 23:20 | 2018-02-20 02:50 | 2018-02-20 02:32 | 45 | 18 | 19 | 173 | 210 | AR-10
B43765 | AE1548 | 36 | 2018-02-19 | B |  | 5 | 0 |  | 5 |  |  |  | 우설식 |  | 1077 | 5 |  | 2 |  |  | 55 | 2 |  |  | 양호 | 양호 | 양호 | 양호 | 양호 | 미정 |  |  | Y |  | 2018-02-20 03:28 | 2018-02-20 03:10 | 2018-02-20 06:35 | 2018-02-20 06:23 | 20 | 12 | 18 | 175 | 205 | AR-10.2
B43769 | AE1548M | 36 | 2018-02-20 | C |  | 6 | 0 |  | 6 |  |  | 윤호철 |  |  | 1077 | 6 |  | 3 |  |  | 55 | 3 |  |  | 양호 | 양호 | 양호 | 양호 | 양호 | 미정 |  |  | Y |  | 2018-02-20 07:41 | 2018-02-20 07:30 | 2018-02-20 11:03 | 2018-02-20 10:46 | 55 | 17 | 11 | 185 | 213 | AR-9.4
B43773 | SCM415 | 36 | 2018-02-20 | C |  | 7 | 0 |  | 7 |  |  | 윤호철 |  |  | 1075 | 7 |  | 4 | YES |  | 55 | 4 | YES |  | 양호 | 양호 | 양호 | 양호 | 양호 | 미정 |  |  | Y |  | 2018-02-20 12:07 | 2018-02-20 11:51 | 2018-02-20 15:50 | 2018-02-20 15:38 | 48 | 12 | 16 | 211 | 239 | AR-10.4
A43790 | SCR420HON2 | 36 | 2018-02-20 | D |  | 8 | 0 |  | 8 |  |  | 송의섭 |  |  | 1087 | 8 |  | 1 |  |  | 55 | 1 |  |  | 양호 | 양호 | 양호 | 양호 | 양호 | 미정 |  |  | Y |  | 2018-02-20 17:18 | 2018-02-20 16:48 | 2018-02-20 20:25 | 2018-02-20 19:58 | 58 | 27 | 30 | 159 | 217
B43781 | SCM415 | 36 | 2018-02-20 | D |  | 9 | 0 |  | 9 |  |  | 장신일 |  |  | 1087 | 9 |  | 2 |  |  | 55 | 2 |  |  | 양호 | 양호 | 양호 | 양호 | 양호 | 미정 |  |  | Y |  | 2018-02-20 21:05 | 2018-02-20 20:35 | 2018-02-21 00:25 | 2018-02-21 00:07 | 10 | 18 | 30 | 182 | 230
B43785 | SCR420H1V | 36 | 2018-02-20 | B |  | 10 | 0 |  | 10 |  |  | 우설식 |  |  | 1080 | 10 |  | 3 |  |  | 55 | 3 |  |  | 양호 | 양호 | 양호 | 양호 | 양호 | 미정 |  |  | Y |  | 2018-02-21 01:39 | 2018-02-21 01:20 | 2018-02-21 04:55 | 2018-02-21 04:30 | 55 | 25 | 19 | 172 | 215 | AR-10.2
B43789 | SCR420H1V | 36 | 2018-02-20 | B |  | 11 | 0 |  | 11 | [5 empty] | 1090 | 11 |  | 4 | YES |  | 55 | 4 | YES |  | 양호 | 양호 | 양호 | 양호 | 양호 | 미정 |  |  | Y |  | 2018-02-21 05:55 | 2018-02-21 05:35 | 2018-02-21 09:30 | 2018-02-21 08:53 | 40 | 37 | 20 | 178 | 235
A43805 | STB2 | 36 | 2018-02-21 | C |  | 12 | 0 |  | 12 |  |  | 최용선 |  |  | 1085 | 12 |  | 1 |  |  | 55 | 1 |  |  | 양호 | 양호 | 양호 | 양호 | 양호 | 미정 |  |  | Y |  | 2018-02-21 10:22 | 2018-02-21 10:00 | 2018-02-21 13:45 | 2018-02-21 13:12 | 30 | 33 | 22 | 171 | 225 | AR-8.9
A43809 | SCR420HB | 36 | 2018-02-21 | A |  | 13 | 0 |  | 13 |  |  | 김웅철 |  |  | 1099 | 13 |  | 2 |  |  | 55 | 2 |  |  | 양호 | 양호 | 양호 | 양호 | 양호 | 미정 |  |  | Y |  | 2018-02-21 14:44 | 2018-02-21 14:30 | 2018-02-21 18:10 | 2018-02-21 17:56 | 45 | 14 | 14 | 191 | 220 | AR-10.1
A43813 | SCR420HB | 36 | 2018-02-21 | A |  | 14 | 0 |  | 14 | YES |  |  | 김웅철 |  | 1105 | 14 |  | 3 | YES |  | 55 | 3 | YES |  | 양호 | 양호 | 양호 | 양호 | 양호 | 미정 |  |  | Y |  | 2018-02-21 18:51 | 2018-02-21 18:40 | 2018-02-21 22:05 | 2018-02-21 21:41 | 30 | 24 | 11 | 169 | 205 | AR-10.3
A43817 | SCR420HB | 36 | 2018-02-21 | B |  | 15 | 0 | 외삽1 | 1 |  |  | 윤석재 |  |  | 1080 | 15 |  | 1 |  |  | 55 | 1 |  | O | 양호 | 양호 | 양호 | 양호 | 양호 | 미정 |  |  | Y |  | 2018-02-21 23:08 | 2018-02-21 22:48 | 2018-02-22 02:20 | 2018-02-22 01:53 | 43 | 27 | 20 | 165 | 212 | AR-10.5
A43821 | SCR420HB | 36 | 2018-02-21 | B |  | 16 | 0 |  | 2 |  |  | 윤석재 |  |  | 1082 | 16 |  | 2 |  |  | 55 | 2 |  |  | 양호 | 양호 | 양호 | 양호 | 양호 | 미정 |  |  | Y |  | 2018-02-22 03:13 | 2018-02-22 03:00 | 2018-02-22 06:20 | 2018-02-22 06:05 | 40 | 15 | 13 | 172 | 200 | AR-10.3
A43825 | AE1055LS | 36 | 2018-02-22 | C |  | 17 | 0 |  | 3 |  |  | 윤호철 | 김웅철 |  | 1091 | 17 |  | 3 |  |  | 55 | 3 |  |  | 양호 | 양호 | 양호 | 양호 | 양호 | 미정 |  |  | Y |  | 2018-02-22 07:21 | 2018-02-22 06:50 | 2018-02-22 10:45 | 2018-02-22 10:27 | 30 | 18 | 31 | 186 | 235 | AR-10.8
A43829 | AE1055LS | 36 | 2018-02-22 | C |  | 18 | 0 |  | 4 |  |  | 윤호철 | 김웅철 |  | 1084 | 18 | YES | 4 | YES |  | 55 | 4 | YES |  | 양호 | 양호 | 양호 | 양호 | 양호 | 미정 |  |  | Y |  | 2018-02-22 12:02 | 2018-02-22 11:35 | 2018-02-22 15:11 | 2018-02-22 14:37 | 50 | 34 | 27 | 155 | 216 | AR-10.9
A43833 | AE1055LS | 36 | 2018-02-22 | A |  | 19 | 0 |  | 5 | [5 empty] | 1137 | 1 |  | 1 |  |  | 55 | 1 |  |  | 양호 | 양호 | 양호 | 양호 | 양호 | 미정 |  |  | Y |  | 2018-02-22 16:54 | 2018-02-22 16:32 | 2018-02-22 20:05 | 2018-02-22 19:43 | 81 | 22 | 22 | 169 | 213 | AR-10.6
A43837 | BP-SCR420HC | 36 | 2018-02-22 | A |  | 20 | 0 |  | 6 | [5 empty] | 1142 | 2 |  | 2 |  |  | 55 | 2 |  |  | 양호 | 양호 | 양호 | 양호 | 양호 | 미정 |  |  | Y |  | 2018-02-22 21:10 | 2018-02-22 20:58 | 2018-02-23 00:12 | 2018-02-23 00:01 | 53 | 11 | 12 | 171 | 194 | AR-10.7
A43841 | BP-SCR420HC | 36 | 2018-02-22 | B |  | 21 | 0 |  | 7 | YES | 150 | 윤석재 |  | CEA385C92BF14718BD84DAEF91A7B19B | 1086 | 3 |  | 3 |  |  | 55 | 3 |  |  | 양호 | 양호 | 양호 | 양호 | 양호 | 미정 |  |  | Y |  | 2018-02-23 00:59 | 2018-02-23 00:40 | 2018-02-23 04:35 | 2018-02-23 03:43 | 28 | 52 | 19 | 165 | 235 | AR-10.3
A43846 | AE1055M1 | 36 | 2018-02-23 | D |  | 22 | 0 | 외삽2 | 1 |  |  | 윤석재 |  |  | 1086 | 4 |  | 4 | YES |  | 55 | 4 | YES |  | 양호 | 양호 | 양호 | 양호 | 양호 | 미정 |  |  | Y |  | 2018-02-23 06:41 | 2018-02-23 06:37 | 2018-02-23 10:35 | 2018-02-23 10:23 | 122 | 12 | 4 | 222 | 238 | P/P 171208-10-240
A43850 | AE1055M1 | 36 | 2018-02-23 | D |  | 23 | 0 |  | 2 |  |  |  | 장신일 |  | 1086 | 5 |  | 1 |  |  | 55 | 1 |  |  | 양호 | 양호 | 양호 | 양호 | 양호 | 미정 |  |  | Y |  | 2018-02-23 11:38 | 2018-02-23 11:05 | 2018-02-23 14:50 | 2018-02-23 14:35 | 30 | 15 | 33 | 177 | 225
A43854 | SF40CVM2 | 36 | 2018-02-23 | A |  | 24 | 0 |  | 3 |  |  | 강상완 |  |  | 1127 | 6 |  | 2 |  |  | 55 | 2 |  |  | 양호 | 양호 | 양호 | 양호 | 양호 | 미정 |  |  | Y |  | 2018-02-23 15:52 | 2018-02-23 15:40 | 2018-02-23 19:35 | 2018-02-23 19:09 | 50 | 26 | 12 | 197 | 235 | AR-9.3
A43857 | SF40CVM2 | 36 | 2018-02-23 | A |  | 25 | 0 |  | 4 | [5 empty] | 1141 | 7 |  | 3 | YES |  | 55 | 3 | YES |  | 양호 | 양호 | 양호 | 양호 | 양호 | 미정 |  |  | Y |  | 2018-02-23 21:34 | 2018-02-23 21:08 | 2018-02-24 00:30 | 2018-02-24 00:16 | 93 | 14 | 26 | 163 | 202 | AR-9.8
A43861 | KBMA75S | 36 | 2018-02-23 | B |  | 26 | 0 |  | 5 |  |  | 윤석재 |  |  | 1088 | 8 |  | 1 | NO |  | 55 | 1 | NO | O | 양호 | 양호 | 양호 | 양호 | 양호 | 미정 |  |  | Y |  | 2018-02-24 01:35 | 2018-02-24 01:07 | 2018-02-24 05:00 | 2018-02-24 04:44 | 37 | 16 | 28 | 188 | 233 | AR-9.65
A43865 | KBMA75S | 36 | 2018-02-23 | B |  | 27 | 0 |  | 6 |  |  | 윤석재 |  |  | 1089 | 9 |  | 2 |  |  | 55 | 2 |  |  | 양호 | 양호 | 양호 | 양호 | 양호 | 미정 |  |  | Y |  | 2018-02-24 05:48 | 2018-02-24 05:32 | 2018-02-24 09:09 | 2018-02-24 08:56 | 32 | 13 | 16 | 188 | 217 | AR-.8
A43869 | SFMN240VS | 36 | 2018-02-24 | D |  | 28 | 0 |  | 7 |  |  |  | 장신일 |  | 1086 | 10 |  | 3 |  |  | 55 | 3 |  |  | 양호 | 양호 | 양호 | 양호 | 양호 | 미정 |  |  | Y |  | 2018-02-24 10:24 | 2018-02-24 10:10 | 2018-02-24 13:43 | 2018-02-24 13:08 | 61 | 35 | 14 | 165 | 213
A43873 | STB3D | 36 | 2018-02-24 | A |  | 29 | 0 |  | 8 | [5 empty] | 1131 | 11 |  | 4 | YES |  | 55 | 4 | YES |  | 양호 | 양호 | 양호 | 양호 | 양호 | 미정 |  |  | Y |  | 2018-02-24 14:45 | 2018-02-24 14:26 | 2018-02-24 18:24 | 2018-02-24 18:07 | 43 | 18 | 19 | 202 | 238 | AR-9.7
A43877 | STB3D | 36 | 2018-02-24 | A |  | 30 | 0 |  | 9 | [5 empty] | 1136 | 12 |  | 1 |  |  | 55 | 1 |  |  | 양호 | 양호 | 양호 | 양호 | 양호 | 미정 |  |  | Y |  | 2018-02-24 19:36 | 2018-02-24 19:18 | 2018-02-24 22:55 | 2018-02-24 22:41 | 54 | 14 | 18 | 185 | 217 | AR-8.7
A43881 | STB3D | 36 | 2018-02-24 | C |  | 31 | 0 |  | 10 |  |  | 윤호철 | 김웅철 |  | 1090 | 13 |  | 2 |  |  | 55 | 2 |  |  | 양호 | 양호 | 양호 | 양호 | 양호 | 미정 |  |  | Y |  | 2018-02-25 00:01 | 2018-02-24 23:30 | 2018-02-25 03:20 | 2018-02-25 03:07 | 35 | 13 | 31 | 186 | 230 | AR-9.7
A43885 | SNCM8 | 36 | 2018-02-24 | C |  | 32 | 0 |  | 11 |  |  | 윤호철 | 김웅철 |  | 1088 | 14 |  | 3 |  |  | 55 | 3 |  |  | 양호 | 양호 | 양호 | 양호 | 양호 | 미정 |  |  | Y |  | 2018-02-25 04:36 | 2018-02-25 04:23 | 2018-02-25 08:12 | 2018-02-25 07:57 | 63 | 15 | 13 | 201 | 229 | AR-10.4
A43889 | AE4340 | 36 | 2018-02-25 | D |  | 33 | 0 |  | 12 | YES |  | 장신일 |  |  | 1087 | 15 |  | 4 | YES |  | 55 | 4 | YES |  | 양호 | 양호 | 양호 | 양호 | 양호 | 미정 |  |  | Y |  | 2018-02-25 09:06 | 2018-02-25 08:53 | 2018-02-25 13:55 | 2018-02-25 12:35 | 41 | 80 | 13 | 208 | 302
B43878 | AE15B36C2 | 36 | 2018-02-25 | A |  | 34 | 0 | 외삽3 | 1 | [5 empty] | 1104 | 16 |  | 1 |  |  | 55 | 1 |  |  | 양호 | 양호 | 양호 | 양호 | 양호 | 미정 |  |  | Y |  | 2018-02-25 14:51 | 2018-02-25 14:52 | 2018-02-25 18:22 | 2018-02-25 17:44 | 57 | 38 | -1 | 174 | 210 | P/P 180111-02(189)
B43882 | 16MNCRS5HAM | 36 | 2018-02-25 | A |  | 35 | 0 |  | 2 |  |  | 강상완 |  |  | 1132 | 17 |  | 2 |  |  | 55 | 2 |  |  | 양호 | 양호 | 양호 | 양호 | 양호 | 미정 |  |  | Y |  | 2018-02-25 19:10 | 2018-02-25 19:00 | 2018-02-25 22:35 | 2018-02-25 22:18 | 38 | 17 | 10 | 187 | 215 | AR-10.45
B43886 | 16MNCRS5HAM | 36 | 2018-02-25 | C |  | 36 | 0 |  | 3 |  |  | 최용선 |  |  | 1077 | 18 |  | 3 |  |  | 55 | 3 |  |  | 양호 | 양호 | 양호 | 양호 | 양호 | 미정 |  |  | Y |  | 2018-02-25 23:21 | 2018-02-25 23:03 | 2018-02-26 02:40 | 2018-02-26 02:18 | 28 | 22 | 18 | 177 | 217 | AR-10
B43890 | SM45C | 36 | 2018-02-25 | C |  | 37 | 0 |  | 4 |  |  | 최용선 |  |  | 1084 | 19 | YES | 4 | YES |  | 55 | 4 | YES |  | 양호 | 양호 | 양호 | 양호 | 양호 | 미정 |  |  | Y |  | 2018-02-26 03:44 | 2018-02-26 03:25 | 2018-02-26 07:10 | 2018-02-26 06:54 | 45 | 16 | 19 | 191 | 225 | AR-10.55
B43894 | SM45CR2 | 36 | 2018-02-26 | D |  | 38 | 0 |  | 5 |  |  | 송의섭 |  |  | 1087 | 1 |  | 1 |  |  | 55 | 1 |  |  | 양호 | 양호 | 양호 | 양호 | 양호 | 미정 |  |  | Y |  | 2018-02-26 08:08 | 2018-02-26 07:52 | 2018-02-26 11:30 | 2018-02-26 11:02 | 42 | 28 | 16 | 174 | 218
B43898 | SM45CR2 | 36 | 2018-02-26 | D |  | 39 | 0 |  | 6 |  |  | 송의섭 |  |  | 1086 | 2 |  | 2 |  |  | 55 | 2 |  |  | 양호 | 양호 | 양호 | 양호 | 양호 | 미정 |  |  | Y |  | 2018-02-26 12:39 | 2018-02-26 12:15 | 2018-02-26 15:47 | 2018-02-26 15:35 | 45 | 12 | 24 | 176 | 212
B43901 | SCM440 | 36 | 2018-02-26 | B |  | 40 | 0 |  | 7 |  |  |  | 우설식 |  | 1080 | 3 |  | 3 |  |  | 55 | 3 |  |  | 양호 | 양호 | 양호 | 양호 | 양호 | 미정 |  |  | Y |  | 2018-02-26 16:30 | 2018-02-26 16:15 | 2018-02-26 19:30 | 2018-02-26 19:14 | 28 | 16 | 15 | 164 | 195 | AR-10.3
C42442 | SM10C | 36 | 2018-02-26 | B |  | 41 | 0 |  | 8 |  |  | 남문희 |  |  | 1089 | 4 |  | 4 | YES |  | 55 | 4 | YES |  | 양호 | 양호 | 양호 | 양호 | 양호 | 미정 |  |  | Y |  | 2018-02-26 19:43 | 2018-02-26 19:30 | 2018-02-26 22:50 | 2018-02-26 22:16 | 0 | 34 | 13 | 153 | 200
C42446 | SM58CR | 36 | 2018-02-26 | C |  | 42 | 0 |  | 9 | [5 empty] | 1060 | 5 |  | 1 |  |  | 55 | 1 |  |  | 양호 | 양호 | 양호 | 양호 | 양호 | 미정 |  |  | Y |  | 2018-02-27 00:48 | 2018-02-27 00:35 | 2018-02-27 04:20 | 2018-02-27 03:59 | 105 | 21 | 13 | 191 | 225
C42451 | SFMN438V | 36 | 2018-02-27 | D |  | 43 | 0 |  | 10 | [5 empty] | 1101 | 6 |  | 2 |  |  | 55 | 2 |  |  | 양호 | 양호 | 양호 | 양호 | 양호 | 미정 |  |  | Y |  | 2018-02-27 08:31 | 2018-02-27 08:15 | 2018-02-27 11:50 | 2018-02-27 11:37 | 235 | 13 | 16 | 186 | 215
C42455 | SFMN438V | 36 | 2018-02-27 | D |  | 44 | 0 |  | 11 | YES | 150 | 남태희 |  |  | 1101 | 7 |  | 3 |  |  | 55 | 3 |  |  | 양호 | 양호 | 양호 | 양호 | 양호 | 미정 |  |  | Y |  | 2018-02-27 12:55 | 2018-02-27 12:40 | 2018-02-27 17:00 | 2018-02-27 16:21 | 50 | 39 | 15 | 207 | 260
C42459 | AE15B36D2 | 36 | 2018-02-27 | B |  | 45 | 0 |  | 1 |  |  | 남문희 |  |  | 1093 | 8 |  | 4 | YES |  | 55 | 4 | YES |  | 양호 | 양호 | 양호 | 양호 | 양호 | 미정 |  |  | Y |  | 2018-02-27 19:13 | 2018-02-27 19:05 | 2018-02-27 22:40 | 2018-02-27 22:27 | 125 | 13 | 8 | 194 | 215 | PP 180117-03-218
C42463 | AE15B36D2 | 36 | 2018-02-27 | C |  | 46 | 0 |  | 2 | [5 empty] | 1060 | 9 |  | 1 |  |  | 55 | 1 |  |  | 양호 | 양호 | 양호 | 양호 | 양호 | 미정 |  |  | Y |  | 2018-02-27 23:34 | 2018-02-27 23:20 | 2018-02-28 03:10 | 2018-02-28 02:53 | 40 | 17 | 14 | 199 | 230
C42467 | AE15B36D2 | 36 | 2018-02-27 | C |  | 47 | 0 |  | 3 | [5 empty] | 1060 | 10 |  | 2 | YES |  | 55 | 2 | YES |  | 양호 | 양호 | 양호 | 양호 | 양호 | 미정 |  |  | Y |  | 2018-02-28 04:08 | 2018-02-28 03:50 | 2018-02-28 07:25 | 2018-02-28 07:12 | 40 | 13 | 18 | 184 | 215
C42471 | AE15B36D2 | 36 | 2018-02-28 | A |  | 48 | 0 |  | 4 | [5 empty] | 1089 | 11 |  | 1 |  |  | 55 | 1 |  | O | 양호 | 양호 | 양호 | 양호 | 양호 | 미정 |  |  | Y |  | 2018-02-28 08:46 | 2018-02-28 08:35 | 2018-02-28 11:50 | 2018-02-28 11:31 | 70 | 19 | 11 | 165 | 195
C42475 | DCK45M2 | 36 | 2018-02-28 | A |  | 49 | 0 |  | 5 | [5 empty] | 1088 | 12 |  | 2 |  |  | 55 | 2 |  |  | 양호 | 양호 | 양호 | 양호 | 양호 | 미정 |  |  | Y |  | 2018-02-28 13:41 | 2018-02-28 13:20 | 2018-02-28 17:15 | 2018-02-28 16:53 | 90 | 22 | 21 | 191 | 235
C42479 | DCK45M2 | 36 | 2018-02-28 | B |  | 50 | 0 |  | 6 |  |  | 남문희 |  |  | 1080 | 13 |  | 3 |  |  | 55 | 3 |  |  | 양호 | 양호 | 양호 | 양호 | 양호 | 미정 |  |  | Y |  | 2018-02-28 18:12 | 2018-02-28 18:00 | 2018-02-28 21:40 | 2018-02-28 21:19 | 45 | 21 | 12 | 187 | 220
C42483 | DCK45M2 | 36 | 2018-02-28 | C |  | 51 | 0 |  | 7 | [5 empty] | 1060 | 14 |  | 4 | YES |  | 55 | 4 | YES |  | 양호 | 양호 | 양호 | 양호 | 양호 | 미정 |  |  | Y |  | 2018-02-28 22:45 | 2018-02-28 22:40 | 2018-03-01 02:20 | 2018-03-01 01:52 | 60 | 28 | 5 | 186 | 220
C42487 | DCK45M2 | 36 | 2018-02-28 | C |  | 52 | 0 |  | 8 | YES | 160 |  |  |  | 1060 | 15 |  | 1 |  |  | 55 | 1 |  |  | 양호 | 양호 | 양호 | 양호 | 양호 | 미정 |  |  | Y |  | 2018-03-01 03:25 | 2018-03-01 03:15 | 2018-03-01 06:45 | 2018-03-01 06:27 | 55 | 18 | 10 | 182 | 210 | PP 교체 180117 - 07-205
C42491 | SM45C-JY | 36 | 2018-03-01 | A |  | 53 | 0 | 외삽5 | 1 | [5 empty] | 1077 | 16 |  | 2 |  |  | 55 | 2 |  |  | 양호 | 양호 | 양호 | 양호 | 양호 | 미정 |  |  | Y |  | 2018-03-01 07:56 | 2018-03-01 07:40 | 2018-03-01 11:45 | 2018-03-01 10:52 | 55 | 53 | 16 | 176 | 245
C42495 | SM55CS1 | 36 | 2018-03-01 | A |  | 54 | 0 |  | 2 | [5 empty] | 1100 | 17 |  | 3 |  |  | 55 | 3 |  |  | 양호 | 양호 | 양호 | 양호 | 양호 | 미정 |  |  | Y |  | 2018-03-01 12:58 | 2018-03-01 12:25 | 2018-03-01 15:40 | 2018-03-01 15:31 | 40 | 9 | 33 | 153 | 195
C42499 | SUP9DM | 36 | 2018-03-01 | B |  | 55 | 0 |  | 3 |  |  | 남문희 |  |  | 1093 | 1 |  | 1 |  |  | 55 | 1 |  | O | 양호 | 양호 | 양호 | 양호 | 양호 | 미정 |  |  | N | 1 | 2018-03-01 17:43 | 2018-03-01 17:20 | 2018-03-01 21:30 | 2018-03-01 21:08 | 100 | 22 | 23 | 205 | 250
C42503 | SUP9DM | 36 | 2018-03-01 | D |  | 56 | 0 |  | 4 |  |  | 남문희 |  |  | 1089 | 2 |  | 2 |  |  | 55 | 2 |  |  | 양호 | 양호 | 양호 | 양호 | 양호 | 미정 |  |  | Y |  | 2018-03-01 22:41 | 2018-03-01 22:25 | 2018-03-02 01:40 | 2018-03-02 01:14 | 55 | 26 | 16 | 153 | 195
C42507 | SUP9DM | 36 | 2018-03-01 | D |  | 57 | 0 |  | 5 |  |  | 남태희 |  |  | 1101 | 3 |  | 3 | YES |  | 55 | 3 | YES |  | 양호 | 양호 | 양호 | 양호 | 양호 | 미정 |  |  | Y |  | 2018-03-02 03:00 | 2018-03-02 02:40 | 2018-03-02 06:15 | 2018-03-02 05:37 | 60 | 38 | 20 | 157 | 215
C42511 | SUP9DM | 36 | 2018-03-02 | A |  | 58 | 0 |  | 6 |  |  |  | 남태희 |  | 1087 | 4 |  | 1 |  |  | 55 | 1 |  | O | 양호 | 양호 | 양호 | 양호 | 양호 | 미정 |  |  | Y |  | 2018-03-02 07:33 | 2018-03-02 07:10 | 2018-03-02 10:50 | 2018-03-02 10:26 | 55 | 24 | 23 | 173 | 220
C42515 | SUP9DM | 36 | 2018-03-02 | A |  | 59 | 0 |  | 7 |  |  |  | 남태희 |  | 1087 | 5 |  | 2 |  |  | 55 | 2 |  |  | 양호 | 양호 | 양호 | 양호 | 양호 | 미정 |  |  | Y |  | 2018-03-02 12:10 | 2018-03-02 11:50 | 2018-03-02 15:35 | 2018-03-02 15:05 | 60 | 30 | 20 | 175 | 225
C42519 | SUP9DM | 36 | 2018-03-02 | B |  | 60 | 0 |  | 8 |  |  | 남문희 |  |  | 1076 | 6 |  | 3 |  |  | 55 | 3 |  |  | 양호 | 양호 | 양호 | 양호 | 양호 | 미정 |  |  | Y |  | 2018-03-02 16:43 | 2018-03-02 16:40 | 2018-03-02 20:15 | 2018-03-02 19:49 | 65 | 26 | 3 | 186 | 215
C42523 | SUP9DM | 36 | 2018-03-02 | B |  | 61 | 0 |  | 1 |  |  | 남문희 |  |  | 1068 | 7 |  | 4 | YES |  | 55 | 4 | YES |  | 양호 | 양호 | 양호 | 양호 | 양호 | 미정 |  |  | Y |  | 2018-03-02 21:31 | 2018-03-02 21:15 | 2018-03-03 00:30 | 2018-03-03 00:18 | 60 | 12 | 16 | 167 | 195 | PP 180118-10-170 | SB 150
C42527 | SM50CM | 36 | 2018-03-02 | D |  | 62 | 0 |  | 2 |  |  | 남태희 |  |  | 1101 | 8 |  | 1 |  |  | 55 | 1 |  |  | 양호 | 양호 | 양호 | 양호 | 양호 | 미정 |  |  | Y |  | 2018-03-03 03:09 | 2018-03-03 02:50 | 2018-03-03 06:16 | 2018-03-03 06:01 | 140 | 15 | 19 | 172 | 206
C42531 | SM50CM | 36 | 2018-03-03 | A |  | 63 | 0 |  | 3 | [5 empty] | 1080 | 9 |  | 2 |  |  | 55 | 2 |  |  | 양호 | 양호 | 양호 | 양호 | 양호 | 미정 |  |  | Y |  | 2018-03-03 07:28 | 2018-03-03 07:22 | 2018-03-03 10:53 | 2018-03-03 10:32 | 66 | 21 | 6 | 184 | 211
C42535 | SM50CM | 36 | 2018-03-03 | A |  | 64 | 0 |  | 4 | YES |  |  |  |  | 1075 | 10 |  | 3 | YES |  | 55 | 3 | YES |  | 양호 | 양호 | 양호 | 양호 | 양호 | 미정 |  |  | Y |  | 2018-03-03 12:06 | 2018-03-03 11:55 | 2018-03-03 15:25 | 2018-03-03 15:10 | 62 | 15 | 11 | 184 | 210
C42539 | AE6150M | 36 | 2018-03-03 | C |  | 65 | 0 |  | 1 | [5 empty] | 1060 | 11 |  | 1 |  |  | 55 | 1 |  | O | 양호 | 양호 | 양호 | 양호 | 양호 | 미정 |  |  | Y |  | 2018-03-03 16:45 | 2018-03-03 16:40 | 2018-03-03 20:35 | 2018-03-03 19:54 | 75 | 41 | 5 | 189 | 235 | P/P교체, 180119-07-197, 잔존:150mm
C42543 | SNCM438VI | 36 | 2018-03-03 | C |  | 66 | 0 |  | 2 | [5 empty] | 1060 | 12 |  | 2 |  |  | 55 | 2 |  |  | 양호 | 양호 | 양호 | 양호 | 양호 | 미정 |  |  | INGOT |  | 2018-03-03 21:39 | 2018-03-03 21:25 | 2018-03-04 00:15 | 2018-03-03 23:58 | 50 | 17 | 14 | 139 | 170
C42547 | SCM440HF | 36 | 2018-03-03 | D |  | 67 | 0 |  | 3 |  |  | 남태희 |  |  | 1101 | 13 |  | 3 |  |  | 55 | 3 |  |  | 양호 | 양호 | 양호 | 양호 | 양호 | 미정 |  |  | Y |  | 2018-03-04 02:26 | 2018-03-04 02:10 | 2018-03-04 05:40 | 2018-03-04 05:16 | 115 | 24 | 16 | 170 | 210
C42551 | SCM440HF | 36 | 2018-03-04 | A |  | 68 | 0 |  | 4 | [5 empty] | 1100 | 14 |  | 4 | YES |  | 55 | 4 | YES |  | 양호 | 양호 | 양호 | 양호 | 양호 | 미정 |  |  | Y |  | 2018-03-04 06:57 | 2018-03-04 06:45 | 2018-03-04 09:50 | 2018-03-04 09:34 | 65 | 16 | 12 | 157 | 185
C42556 | SCM440HF | 36 | 2018-03-04 | A |  | 69 | 0 |  | 5 | [5 empty] | 1080 | 15 |  | 1 |  |  | 55 | 1 |  |  | 양호 | 양호 | 양호 | 양호 | 양호 | 미정 |  |  | Y |  | 2018-03-04 13:19 | 2018-03-04 13:05 | 2018-03-04 17:00 | 2018-03-04 16:20 | 195 | 40 | 14 | 182 | 235
C42560 | SM20CB | 36 | 2018-03-04 | C |  | 70 | 0 |  | 6 | [5 empty] | 1060 | 16 |  | 2 |  |  | 55 | 2 |  |  | 양호 | 양호 | 양호 | 양호 | 양호 | 미정 |  |  | Y |  | 2018-03-04 17:49 | 2018-03-04 17:40 | 2018-03-04 21:20 | 2018-03-04 20:49 | 40 | 31 | 9 | 180 | 220
C42564 | SM20C | 36 | 2018-03-04 | D |  | 71 | 0 |  | 7 | [5 empty] | 1060 | 17 | YES | 3 | YES |  | 55 | 3 | YES |  | 양호 | 양호 | 양호 | 양호 | 양호 | 미정 |  |  | Y |  | 2018-03-04 22:20 | 2018-03-04 22:00 | 2018-03-05 01:20 | 2018-03-05 01:03 | 40 | 17 | 20 | 163 | 200
C42568 | AE4340I | 36 | 2018-03-04 | D |  | 72 | 0 |  | 8 | YES | 150 | 남태희 |  |  | 1101 | 1 |  | 1 |  |  | 55 | 1 |  | O | 양호 | 양호 | 양호 | 양호 | 양호 | 미정 |  |  | INGOT |  | 2018-03-05 03:11 | 2018-03-05 02:20 | 2018-03-05 06:00 | 2018-03-05 05:29 | 60 | 31 | 51 | 138 | 220 | W/B 잔존190
C42572 | SCR415HA | 36 | 2018-03-05 | B |  | 73 | 0 |  | 1 |  |  | 남문희 |  |  | 1097 | 2 |  | 2 |  |  | 55 | 2 |  |  | 양호 | 양호 | 양호 | 양호 | 양호 | 미정 |  |  | Y |  | 2018-03-05 07:51 | 2018-03-05 07:35 | 2018-03-05 11:00 | 2018-03-05 10:43 | 95 | 17 | 16 | 172 | 205 | PP 180119-09-211
C42577 | AE1050M2 | 36 | 2018-03-05 | C |  | 74 | 0 |  | 2 |  |  | 남문희 |  |  | 1060 | 3 |  | 3 |  |  | 55 | 3 |  |  | 양호 | 양호 | 양호 | 양호 | 양호 | 미정 |  |  | Y |  | 2018-03-05 14:55 | 2018-03-05 14:35 | 2018-03-05 17:55 | 2018-03-05 17:41 | 215 | 14 | 20 | 166 | 200
C42581 | AE1050M2 | 36 | 2018-03-05 | C |  | 75 | 0 |  | 3 |  |  |  | 윤석재 |  | 1060 | 4 |  | 4 | YES |  | 55 | 4 | YES |  | 양호 | 양호 | 양호 | 양호 | 양호 | 미정 |  |  | Y |  | 2018-03-05 19:58 | 2018-03-05 19:50 | 2018-03-05 23:15 | 2018-03-05 23:05 | 115 | 10 | 8 | 188 | 205
C42585 | AE1050M2 | 36 | 2018-03-05 | D |  | 76 | 0 |  | 4 |  |  | 남태희 |  |  | 1101 | 5 |  | 1 |  |  | 55 | 1 |  |  | 양호 | 양호 | 양호 | 양호 | 양호 | 미정 |  |  | Y |  | 2018-03-06 00:30 | 2018-03-06 00:05 | 2018-03-06 03:40 | 2018-03-06 03:25 | 50 | 15 | 25 | 175 | 215
C42589 | AE1050M2 | 36 | 2018-03-05 | D |  | 77 | 0 |  | 5 |  |  | 남태희 |  |  | 1102 | 6 |  | 2 |  |  | 55 | 2 |  |  | 양호 | 양호 | 양호 | 양호 | 양호 | 미정 |  |  | Y |  | 2018-03-06 04:49 | 2018-03-06 04:30 | 2018-03-06 08:00 | 2018-03-06 07:43 | 50 | 17 | 19 | 174 | 210 | 3시 방향 메탈라인과 슬라그라인 과침식으로 보수처리함
C42750 | SM45C | 36 | 2018-03-14 | A | LADLE 대보수 첫회 | 1 | 0 |  | 1 |  |  | 강상완 |  |  | 781 | 1 |  | 1 |  |  | 55 | 1 |  |  | 양호 | 양호 | 양호 | 양호 | 양호 | 미정 |  |  | Y |  | 2018-03-14 19:13 | 2018-03-14 19:00 | 2018-03-14 22:35 | 2018-03-14 22:10 | 12180 | 25 | 13 | 177 | 215 |  | 7 | 2018-03-14 05:10 | 2018-03-14 16:00 | 650 | 664 | 20 | 5 | 2018-03-14 16:20 | 2018-03-14 19:00 | 160 | 781 | 115 | 164 | 210 | 13
C42754 | SM45C | 36 | 2018-03-14 | B |  | 2 | 0 |  | 2 |  |  |  | 남문희 |  | 1081 | 2 |  | 2 |  |  | 55 | 2 |  |  | 양호 | 양호 | 양호 | 양호 | 양호 | 미정 |  |  | Y |  | 2018-03-14 23:40 | 2018-03-14 23:25 | 2018-03-15 02:45 | 2018-03-15 02:30 | 50 | 15 | 15 | 170 | 200
C42758 | SM45C | 36 | 2018-03-14 | B |  | 3 | 0 |  | 3 |  |  |  | 남문희 |  | 1073 | 3 |  | 3 |  |  | 55 | 3 |  |  | 양호 | 양호 | 양호 | 양호 | 양호 | 미정 |  |  | Y |  | 2018-03-15 03:52 | 2018-03-15 03:40 | 2018-03-15 07:20 | 2018-03-15 06:44 | 55 | 36 | 12 | 172 | 220
C42762 | AE4340I | 36 | 2018-03-15 | D |  | 4 | 0 |  | 4 |  |  | 남태희 | 장신일 |  | 1101 | 4 |  | 4 | YES |  | 55 | 4 | YES |  | 양호 | 양호 | 양호 | 양호 | 양호 | 미정 |  |  | INGOT |  | 2018-03-15 08:24 | 2018-03-15 07:55 | 2018-03-15 11:40 | 2018-03-15 10:38 | 35 | 62 | 29 | 134 | 225
C42766 | DCK45M2 | 36 | 2018-03-15 | D |  | 5 | 0 |  | 5 |  |  | 남태희 | 장신일 |  | 1101 | 5 |  | 1 |  |  | 55 | 1 |  |  | 양호 | 양호 | 양호 | 양호 | 양호 | 미정 |  |  | Y |  | 2018-03-15 13:00 | 2018-03-15 12:50 | 2018-03-15 16:30 | 2018-03-15 15:56 | 70 | 34 | 10 | 176 | 220
C42770 | DCK45M2 | 36 | 2018-03-15 | A |  | 6 | 0 |  | 6 |  |  |  | 남태희 |  | 1068 | 6 |  | 2 |  |  | 55 | 2 |  |  | 양호 | 양호 | 양호 | 양호 | 양호 | 미정 |  |  | Y |  | 2018-03-15 18:26 | 2018-03-15 18:15 | 2018-03-15 21:35 | 2018-03-15 21:14 | 105 | 21 | 11 | 168 | 200
C42774 | DCK45M2 | 36 | 2018-03-15 | B |  | 7 | 0 |  | 7 |  |  |  | 남태희 |  | 1089 | 7 |  | 3 |  |  | 55 | 3 |  |  | 양호 | 양호 | 양호 | 양호 | 양호 | 미정 |  |  | Y |  | 2018-03-15 22:42 | 2018-03-15 22:30 | 2018-03-16 02:15 | 2018-03-16 01:40 | 55 | 35 | 12 | 178 | 225
C42778 | S43BCH | 36 | 2018-03-15 | B |  | 8 | 0 |  | 8 |  |  | 남문희 |  |  | 1081 | 8 |  | 1 |  |  | 55 | 1 |  | O | 양호 | 양호 | 양호 | 양호 | 양호 | 미정 |  |  | Y |  | 2018-03-16 03:18 | 2018-03-16 03:10 | 2018-03-16 06:20 | 2018-03-16 06:25 | 55 | -5 | 8 | 187 | 190
C42782 | S43BCH | 36 | 2018-03-16 | D |  | 9 | 0 |  | 9 |  |  | 남문희 |  |  | 1076 | 9 |  | 2 |  |  | 55 | 2 |  |  | 양호 | 양호 | 양호 | 양호 | 양호 | 미정 |  |  | Y |  | 2018-03-16 07:36 | 2018-03-16 07:20 | 2018-03-16 11:15 | 2018-03-16 10:47 | 60 | 28 | 16 | 191 | 235
C42786 | S43BCH | 36 | 2018-03-16 | D |  | 10 | 0 |  | 10 |  |  |  | 남문희 |  | 1067 | 10 |  | 3 | YES |  | 55 | 3 | YES |  | 양호 | 양호 | 양호 | 양호 | 양호 | 미정 |  |  | Y |  | 2018-03-16 12:16 | 2018-03-16 11:55 | 2018-03-16 15:40 | 2018-03-16 15:12 | 40 | 28 | 21 | 175 | 225
C42790 | AE15B36M | 36 | 2018-03-16 | A |  | 11 | 0 |  | 11 |  |  | 장신일 |  |  | 1079 | 11 |  | 1 |  |  | 55 | 1 |  | O | 양호 | 양호 | 양호 | 양호 | 양호 | 미정 |  |  | Y |  | 2018-03-16 17:02 | 2018-03-16 17:00 | 2018-03-16 20:05 | 2018-03-16 19:55 | 80 | 10 | 2 | 172 | 185
C42794 | SM50CM | 36 | 2018-03-16 | A |  | 12 | 0 |  | 12 |  |  | 장신일 |  |  | 1088 | 12 |  | 2 |  |  | 55 | 2 |  |  | 양호 | 양호 | 양호 | 양호 | 양호 | 미정 |  |  | Y |  | 2018-03-16 21:01 | 2018-03-16 21:00 | 2018-03-17 00:20 | 2018-03-17 00:07 | 55 | 13 | 1 | 186 | 200
C42798 | SM50CM | 36 | 2018-03-16 | C |  | 13 | 0 |  | 13 | [5 empty] | 1060 | 13 |  | 3 |  |  | 55 | 3 |  |  | 양호 | 양호 | 양호 | 양호 | 양호 | 미정 |  |  | Y |  | 2018-03-17 01:28 | 2018-03-17 01:10 | 2018-03-17 04:45 | 2018-03-17 04:31 | 50 | 14 | 18 | 183 | 215
C42802 | SM50CM | 36 | 2018-03-16 | C |  | 14 | 0 |  | 14 | [5 empty] | 1060 | 14 |  | 4 | YES |  | 55 | 4 | YES |  | 양호 | 양호 | 양호 | 양호 | 양호 | 미정 |  |  | Y |  | 2018-03-17 05:47 | 2018-03-17 05:35 | 2018-03-17 09:20 | 2018-03-17 09:02 | 50 | 18 | 13 | 194 | 225
C42806 | SM50CM | 36 | 2018-03-17 | D |  | 15 | 0 |  | 15 | [5 empty] | 1065 | 15 |  | 1 |  |  | 55 | 1 |  |  | 양호 | 양호 | 양호 | 양호 | 양호 | 미정 |  |  | Y |  | 2018-03-17 10:16 | 2018-03-17 10:00 | 2018-03-17 13:45 | 2018-03-17 13:33 | 40 | 12 | 16 | 197 | 225
C42810 | AE15B34M | 36 | 2018-03-17 | A |  | 16 | 0 | 외삽1 | 1 | [5 empty] | 1087 | 16 |  | 2 |  |  | 55 | 2 |  |  | 양호 | 양호 | 양호 | 양호 | 양호 | 미정 |  |  | Y |  | 2018-03-17 14:37 | 2018-03-17 14:30 | 2018-03-17 18:50 | 2018-03-17 18:09 | 45 | 41 | 7 | 212 | 260
C42814 | SM38C | 36 | 2018-03-17 | A |  | 17 | 0 |  | 2 | [5 empty] | 1043 | 17 | YES | 3 | YES |  | 55 | 3 | YES |  | 양호 | 양호 | 양호 | 양호 | 양호 | 미정 |  |  | Y |  | 2018-03-17 19:10 | 2018-03-17 19:00 | 2018-03-17 22:20 | 2018-03-17 22:01 | 10 | 19 | 10 | 171 | 200
C42818 | AE1038M | 36 | 2018-03-17 | C |  | 18 | 0 |  | 3 | [5 empty] | 1060 | 1 |  | 1 |  |  | 55 | 1 |  | O | 양호 | 양호 | 양호 | 양호 | 양호 | 미정 |  |  | Y |  | 2018-03-17 23:23 | 2018-03-17 23:15 | 2018-03-18 02:40 | 2018-03-18 02:19 | 55 | 21 | 8 | 175 | 205 | T/N교체, 잔존:300mm
C42822 | SA649 | 36 | 2018-03-17 | C |  | 19 | 0 |  | 4 | [5 empty] | 1060 | 2 |  | 2 |  |  | 55 | 2 |  |  | 양호 | 양호 | 양호 | 양호 | 양호 | 미정 |  |  | INGOT |  | 2018-03-18 03:29 | 2018-03-18 03:20 | 2018-03-18 06:45 | 2018-03-18 05:50 | 40 | 55 | 9 | 141 | 205
C42826 | SCM420HT | 36 | 2018-03-18 | D |  | 20 | 0 |  | 5 |  |  | 남태희 |  |  | 1101 | 3 |  | 3 |  |  | 55 | 3 |  |  | 양호 | 양호 | 양호 | 양호 | 양호 | 미정 |  |  | Y |  | 2018-03-18 07:56 | 2018-03-18 07:35 | 2018-03-18 10:50 | 2018-03-18 10:38 | 50 | 12 | 21 | 162 | 195
C42830 | SCM420HT | 36 | 2018-03-18 | D |  | 21 | 0 |  | 6 |  |  | 남태희 |  |  | 1102 | 4 |  | 4 | YES |  | 55 | 4 | YES |  | 양호 | 양호 | 양호 | 양호 | 양호 | 미정 |  |  | Y |  | 2018-03-18 12:07 | 2018-03-18 12:00 | 2018-03-18 15:00 | 2018-03-18 14:53 | 70 | 7 | 7 | 165 | 180
C42834 | SCM420HT | 36 | 2018-03-18 | B |  | 22 | 0 |  | 7 |  |  | 남문희 | 윤석재 |  | 1075 | 5 |  | 1 |  |  | 55 | 1 |  |  | 양호 | 양호 | 양호 | 양호 | 양호 | 미정 |  |  | Y |  | 2018-03-18 16:25 | 2018-03-18 16:15 | 2018-03-18 19:23 | 2018-03-18 19:17 | 75 | 6 | 10 | 172 | 188
C42838 | SCM415C2 | 36 | 2018-03-18 | B |  | 23 | 0 |  | 8 |  |  | 윤석재 | 남문희 |  | 1080 | 6 |  | 2 | YES |  | 55 | 2 | YES |  | 양호 | 양호 | 양호 | 양호 | 양호 | 미정 |  |  | INGOT |  | 2018-03-18 20:53 | 2018-03-18 20:40 | 2018-03-19 00:05 | 2018-03-18 23:23 | 77 | 42 | 13 | 150 | 205
C42840 | SM45C | 36 | 2018-03-18 | C |  | 24 | 0 |  | 9 | [5 empty] | 1060 | 7 |  | 1 |  |  | 55 | 1 |  | O | 양호 | 양호 | 양호 | 양호 | 양호 | 미정 |  |  | Y |  | 2018-03-19 03:05 | 2018-03-19 03:00 | 2018-03-19 06:10 | 2018-03-19 05:59 | 175 | 11 | 5 | 174 | 190
C42844 | SM45C | 36 | 2018-03-19 | D |  | 25 | 0 |  | 10 |  |  | 남태희 |  |  | 1101 | 8 |  | 2 |  |  | 55 | 2 |  |  | 양호 | 양호 | 양호 | 양호 | 양호 | 미정 |  |  | Y |  | 2018-03-19 07:05 | 2018-03-19 07:00 | 2018-03-19 09:55 | 2018-03-19 09:42 | 50 | 13 | 5 | 157 | 175
C42848 | SM45C | 36 | 2018-03-19 | D |  | 26 | 0 |  | 11 |  |  | 남태희 |  |  | 1101 | 9 |  | 3 |  |  | 55 | 3 |  |  | 양호 | 양호 | 양호 | 양호 | 양호 | 미정 |  |  | Y |  | 2018-03-19 11:13 | 2018-03-19 10:50 | 2018-03-19 14:25 | 2018-03-19 14:12 | 55 | 13 | 23 | 178 | 215
C42852 | SM45CM6 | 36 | 2018-03-19 | B |  | 27 | 0 |  | 12 |  |  | 남문희 |  |  | 1097 | 10 |  | 4 |  |  | 55 | 4 |  |  | 양호 | 양호 | 양호 | 양호 | 양호 | 미정 |  |  | Y |  | 2018-03-19 15:22 | 2018-03-19 15:10 | 2018-03-19 18:45 | 2018-03-19 18:33 | 45 | 12 | 12 | 191 | 215
C42855 | SM10CB | 36 | 2018-03-19 | B |  | 28 | 0 |  | 13 | YES |  | 남문희 |  |  | 1090 | 11 |  | 1 |  |  | 55 | 1 |  |  | 양호 | 양호 | 양호 | 양호 | 양호 | 미정 |  |  | Y |  | 2018-03-19 19:10 | 2018-03-19 19:00 | 2018-03-19 22:35 | 2018-03-19 22:04 | 15 | 31 | 10 | 174 | 215
C42859 | SM10C | 36 | 2018-03-19 | C |  | 29 | 0 | 외삽2 | 1 | [5 empty] | 1060 | 12 |  | 2 |  |  | 55 | 2 |  |  | 양호 | 양호 | 양호 | 양호 | 양호 | 미정 |  |  | Y |  | 2018-03-19 23:38 | 2018-03-19 23:30 | 2018-03-20 02:50 | 2018-03-20 02:27 | 55 | 23 | 8 | 168 | 200 | P/P교체, 170718-02-224, 잔존:300mm
C42863 | SM10CS | 36 | 2018-03-19 | C |  | 30 | 0 |  | 2 | [5 empty] | 1060 | 13 |  | 3 |  |  | 55 | 3 |  |  | 양호 | 양호 | 양호 | 양호 | 양호 | 미정 |  |  | Y |  | 2018-03-20 03:58 | 2018-03-20 03:40 | 2018-03-20 08:15 | 2018-03-20 06:55 | 50 | 80 | 18 | 177 | 275
C42867 | AE15B36D2 | 36 | 2018-03-20 | A |  | 31 | 0 |  | 3 | [5 empty] | 1089 | 14 |  | 4 | YES |  | 55 | 4 | YES |  | 양호 | 양호 | 양호 | 양호 | 양호 | 미정 |  |  | Y |  | 2018-03-20 09:10 | 2018-03-20 08:50 | 2018-03-20 12:15 | 2018-03-20 11:50 | 35 | 25 | 20 | 160 | 205
C42871 | AE15B36D2 | 36 | 2018-03-20 | A |  | 32 | 0 |  | 4 | [5 empty] | 1083 | 15 |  | 1 |  |  | 55 | 1 |  |  | 양호 | 양호 | 양호 | 양호 | 양호 | 미정 |  |  | Y |  | 2018-03-20 13:11 | 2018-03-20 13:00 | 2018-03-20 16:55 | 2018-03-20 16:17 | 45 | 38 | 11 | 186 | 235
C42875 | AE4140M9 | 36 | 2018-03-20 | B |  | 33 | 0 |  | 5 |  |  | 남문희 |  |  | 1069 | 16 |  | 2 |  |  | 55 | 2 |  |  | 양호 | 양호 | 양호 | 양호 | 양호 | 미정 |  |  | Y |  | 2018-03-20 19:11 | 2018-03-20 19:00 | 2018-03-20 22:40 | 2018-03-20 22:07 | 125 | 33 | 11 | 177 | 220
C42879 | ATA105 | 36 | 2018-03-20 | C |  | 34 | 0 |  | 6 | [5 empty] | 1060 | 17 |  | 3 |  |  | 55 | 3 |  |  | 양호 | 양호 | 양호 | 양호 | 양호 | 미정 |  |  | Y |  | 2018-03-20 23:31 | 2018-03-20 23:20 | 2018-03-21 03:20 | 2018-03-21 02:54 | 40 | 26 | 11 | 203 | 240
C42883 | ATA105M2 | 36 | 2018-03-20 | C |  | 35 | 0 |  | 7 | [5 empty] | 1060 | 18 | YES | 4 | YES |  | 55 | 4 | YES |  | 양호 | 양호 | 양호 | 양호 | 양호 | 미정 |  |  | Y |  | 2018-03-21 04:11 | 2018-03-21 04:00 | 2018-03-21 07:30 | 2018-03-21 07:05 | 40 | 25 | 11 | 174 | 210
C42887 | ATA105M2 | 36 | 2018-03-21 | A |  | 36 | 0 |  | 8 | [5 empty] | 1077 | 1 |  | 1 |  |  | 55 | 1 |  |  | 양호 | 양호 | 양호 | 양호 | 양호 | 미정 |  |  | Y |  | 2018-03-21 08:25 | 2018-03-21 08:10 | 2018-03-21 11:35 | 2018-03-21 11:01 | 40 | 34 | 15 | 156 | 205 | 상부 열간보수로인해 LHF작업빠르게 할수있도록 전기로에 승온 작업 요청 했음
C42891 | ATA105M2 | 36 | 2018-03-21 | A |  | 37 | 0 |  | 9 | [5 empty] | 1081 | 2 |  | 2 |  |  | 55 | 2 |  |  | 양호 | 양호 | 양호 | 양호 | 양호 | 미정 |  |  | Y |  | 2018-03-21 12:58 | 2018-03-21 12:30 | 2018-03-21 15:50 | 2018-03-21 15:34 | 55 | 16 | 28 | 156 | 200
C42894 | SM40CM4 | 36 | 2018-03-21 | B |  | 38 | 0 |  | 10 |  |  | 남문희 | 윤석재 |  | 1083 | 3 |  | 3 |  |  | 55 | 3 |  |  | 양호 | 양호 | 양호 | 양호 | 양호 | 미정 |  |  | Y |  | 2018-03-21 16:50 | 2018-03-21 16:35 | 2018-03-21 19:50 | 2018-03-21 19:42 | 45 | 8 | 15 | 172 | 195
C42898 | SFMN438V | 36 | 2018-03-21 | B |  | 39 | 0 |  | 11 |  |  | 남문희 | 윤석재 |  | 1082 | 4 |  | 4 | YES |  | 55 | 4 | YES |  | 양호 | 양호 | 양호 | 양호 | 양호 | 미정 |  |  | Y |  | 2018-03-21 20:56 | 2018-03-21 20:53 | 2018-03-22 00:10 | 2018-03-21 23:59 | 63 | 11 | 3 | 183 | 197
C42902 | SFMN438V | 36 | 2018-03-21 | D |  | 40 | 0 |  | 12 |  |  | 남태희 |  |  | 1102 | 5 |  | 1 |  |  | 55 | 1 |  |  | 양호 | 양호 | 양호 | 양호 | 양호 | 미정 |  |  | Y |  | 2018-03-22 01:19 | 2018-03-22 01:05 | 2018-03-22 04:50 | 2018-03-22 04:42 | 55 | 8 | 14 | 203 | 225
C42906 | SCM415M2 | 36 | 2018-03-21 | D |  | 41 | 0 |  | 13 |  |  | 남태희 |  |  | 1101 | 6 |  | 2 |  |  | 55 | 2 |  |  | 양호 | 양호 | 양호 | 양호 | 양호 | 미정 |  |  | INGOT |  | 2018-03-22 05:41 | 2018-03-22 05:30 | 2018-03-22 08:35 | 2018-03-22 08:17 | 40 | 18 | 11 | 156 | 185 | AR - 13.1
C42909 | SCM415HS | 36 | 2018-03-22 | A |  | 42 | 0 |  | 14 | [5 empty] | 1077 | 7 |  | 3 |  |  | 55 | 3 |  |  | 양호 | 양호 | 양호 | 양호 | 양호 | 미정 |  |  | Y |  | 2018-03-22 09:18 | 2018-03-22 09:10 | 2018-03-22 12:40 | 2018-03-22 12:14 | 35 | 27 | 8 | 176 | 210
C42913 | SCM415HS | 36 | 2018-03-22 | A |  | 43 | 0 |  | 15 | YES | 150 |  |  |  | 1082 | 8 |  | 4 | YES |  | 55 | 4 | YES |  | 양호 | 양호 | 양호 | 양호 | 양호 | 미정 |  |  | Y |  | 2018-03-22 13:45 | 2018-03-22 13:25 | 2018-03-22 17:30 | 2018-03-22 16:23 | 45 | 67 | 20 | 157 | 245
C42916 | SCM435HF | 36 | 2018-03-22 | B |  | 44 | 0 | 외삽3 | 1 |  |  | 남문희 |  |  | 1072 | 9 |  | 1 |  |  | 55 | 1 |  |  | 양호 | 양호 | 양호 | 양호 | 양호 | 미정 |  |  | Y |  | 2018-03-22 17:59 | 2018-03-22 17:45 | 2018-03-22 21:35 | 2018-03-22 21:28 | 15 | 7 | 14 | 209 | 230 | PP 180110-10-205
C42920 | SA649 | 36 | 2018-03-22 | D |  | 45 | 0 |  | 2 |  |  | 남문희 |  |  | 1101 | 10 |  | 1 |  |  | 65 | 1 |  | O | 양호 | 양호 | 양호 | 양호 | 양호 | 미정 |  |  | INGOT |  | 2018-03-22 22:35 | 2018-03-22 22:20 | 2018-03-23 01:00 | 2018-03-23 00:45 | 45 | 15 | 15 | 130 | 160
C42924 | SM58CR | 36 | 2018-03-22 | D |  | 46 | 0 |  | 3 |  |  | 남태희 | 남문희 |  | 1101 | 11 |  | 2 | YES |  | 65 | 2 | YES |  | 양호 | 양호 | 양호 | 양호 | 양호 | 미정 |  |  | Y |  | 2018-03-23 03:00 | 2018-03-23 02:45 | 2018-03-23 06:15 | 2018-03-23 05:52 | 105 | 23 | 15 | 172 | 210
C42928 | SM58CR | 36 | 2018-03-23 | A |  | 47 | 0 |  | 4 | [5 empty] | 1099 | 12 |  | 1 |  |  | 55 | 1 |  | O | 양호 | 양호 | 양호 | 양호 | 양호 | 미정 |  |  | Y |  | 2018-03-23 07:25 | 2018-03-23 07:00 | 2018-03-23 10:45 | 2018-03-23 10:10 | 45 | 35 | 25 | 165 | 225
C42932 | SM43C | 36 | 2018-03-23 | A |  | 48 | 0 |  | 5 | [5 empty] | 1084 | 13 |  | 2 |  |  | 55 | 2 |  |  | 양호 | 양호 | 양호 | 양호 | 양호 | 미정 |  |  | Y |  | 2018-03-23 11:51 | 2018-03-23 11:35 | 2018-03-23 15:05 | 2018-03-23 14:54 | 50 | 11 | 16 | 182 | 210
A44431 | 42CRMOS4HH | 36 | 2018-03-23 | C |  | 49 | 0 |  | 6 |  |  | 윤호철 | 김웅철 |  | 1089 | 14 |  | 3 | YES |  | 55 | 3 | YES |  | 양호 | 양호 | 양호 | 양호 | 양호 | 미정 |  |  | Y |  | 2018-03-23 16:45 | 2018-03-23 16:20 | 2018-03-23 19:55 | 2018-03-23 19:42 | 75 | 13 | 25 | 177 | 215 | AR-10.7 C/N지금융착
A44435 | AE5130M | 36 | 2018-03-23 | C |  | 50 | 0 |  | 7 |  |  | 김웅철 | 윤호철 |  | 1095 | 15 |  | 1 |  |  | 55 | 1 |  | O | 양호 | 양호 | 양호 | 양호 | 양호 | 미정 |  |  | Y |  | 2018-03-23 21:19 | 2018-03-23 20:55 | 2018-03-24 00:38 | 2018-03-24 00:25 | 60 | 13 | 24 | 186 | 223 | AR-10.7
A44439 | AE5130M | 36 | 2018-03-23 | D |  | 51 | 0 |  | 8 |  |  | 장신일 |  |  | 1087 | 16 |  | 2 |  |  | 55 | 2 |  |  | 양호 | 양호 | 양호 | 양호 | 양호 | 미정 |  |  | Y |  | 2018-03-24 02:40 | 2018-03-24 02:20 | 2018-03-24 05:48 | 2018-03-24 05:19 | 102 | 29 | 20 | 159 | 208
A44443 | STB2 | 36 | 2018-03-24 | A |  | 52 | 0 |  | 9 |  |  | 강상완 |  |  | 1128 | 17 |  | 3 |  |  | 55 | 3 |  |  | 양호 | 양호 | 양호 | 양호 | 양호 | 미정 |  |  | Y |  | 2018-03-24 07:32 | 2018-03-24 06:38 | 2018-03-24 10:28 | 2018-03-24 09:58 | 50 | 30 | 54 | 146 | 230 | AR-10.2
A44447 | STB2 | 36 | 2018-03-24 | A |  | 53 | 0 |  | 10 |  |  | 강상완 |  |  | 1129 | 18 | YES | 4 | YES |  | 55 | 4 | YES |  | 양호 | 양호 | 양호 | 양호 | 양호 | 미정 |  |  | Y |  | 2018-03-24 11:40 | 2018-03-24 11:23 | 2018-03-24 14:40 | 2018-03-24 14:28 | 55 | 12 | 17 | 168 | 197 | AR-9.6
A44451 | STB2 | 36 | 2018-03-24 | C |  | 54 | 0 |  | 11 |  |  | 윤호철 | 김웅철 |  | 1096 | 1 |  | 1 |  |  | 55 | 1 |  |  | 양호 | 양호 | 양호 | 양호 | 양호 | 미정 |  |  | Y |  | 2018-03-24 15:40 | 2018-03-24 15:35 | 2018-03-24 19:05 | 2018-03-24 18:49 | 55 | 16 | 5 | 189 | 210 | AR-10.5
A44455 | STB2 | 36 | 2018-03-24 | C |  | 55 | 0 |  | 12 | YES |  | 윤호철 | 김웅철 |  | 1087 | 2 |  | 2 |  |  | 55 | 2 |  |  | 양호 | 양호 | 양호 | 양호 | 양호 | 미정 |  |  | Y |  | 2018-03-24 19:57 | 2018-03-24 19:45 | 2018-03-24 23:25 | 2018-03-24 23:06 | 40 | 19 | 12 | 190 | 220 | AR-10.5
A44459 | STB3D | 36 | 2018-03-24 | D |  | 56 | 0 | 외삽4 | 1 |  |  | 장신일 |  |  | 1085 | 3 |  | 3 |  |  | 55 | 3 |  |  | 양호 | 양호 | 양호 | 양호 | 양호 | 미정 |  |  | Y |  | 2018-03-25 00:53 | 2018-03-25 00:20 | 2018-03-25 04:24 | 2018-03-25 03:59 | 55 | 25 | 33 | 186 | 244 | P/P 180122-04-204
A44463 | STB3D | 36 | 2018-03-24 | D |  | 57 | 0 |  | 2 |  |  | 장신일 |  |  | 1086 | 4 |  | 4 | YES |  | 55 | 4 | YES |  | 양호 | 양호 | 양호 | 양호 | 양호 | 미정 |  |  | Y |  | 2018-03-25 05:13 | 2018-03-25 05:00 | 2018-03-25 08:36 | 2018-03-25 08:16 | 36 | 20 | 13 | 183 | 216
A44467 | STB3D | 36 | 2018-03-25 | B |  | 58 | 0 |  | 3 |  |  | 윤석재 |  |  | 1090 | 5 |  | 1 |  |  | 55 | 1 |  |  | 양호 | 양호 | 양호 | 양호 | 양호 | 미정 |  |  | Y |  | 2018-03-25 09:39 | 2018-03-25 09:21 | 2018-03-25 12:56 | 2018-03-25 12:36 | 45 | 20 | 18 | 177 | 215 | AR-10.3
A44471 | KBMA75S | 36 | 2018-03-25 | B |  | 59 | 0 |  | 4 |  |  | 강상완 | 윤석재 |  | 1085 | 6 |  | 2 |  |  | 55 | 2 |  |  | 양호 | 양호 | 양호 | 양호 | 양호 | 미정 |  |  | Y |  | 2018-03-25 13:37 | 2018-03-25 13:20 | 2018-03-25 17:25 | 2018-03-25 17:12 | 24 | 13 | 17 | 215 | 245
A44475 | KBMA75S | 36 | 2018-03-25 | C |  | 60 | 0 |  | 5 |  |  | 윤호철 | 김웅철 |  | 1077 | 7 |  | 3 |  |  | 55 | 3 |  |  | 양호 | 양호 | 양호 | 양호 | 양호 | 미정 |  |  | Y |  | 2018-03-25 18:16 | 2018-03-25 17:50 | 2018-03-25 21:40 | 2018-03-25 21:16 | 25 | 24 | 26 | 180 | 230 | AR-10.4
B44458 | AE4140Q | 36 | 2018-03-25 | D |  | 61 | 0 |  | 6 |  |  | 윤호철 | 장신일 |  | 1088 | 8 |  | 4 | YES |  | 55 | 4 | YES |  | 양호 | 양호 | 양호 | 양호 | 양호 | 미정 |  |  | Y |  | 2018-03-25 22:43 | 2018-03-25 22:32 | 2018-03-26 02:12 | 2018-03-26 01:44 | 52 | 28 | 11 | 181 | 220
B44462 | SCR415HM | 36 | 2018-03-25 | D |  | 62 | 0 |  | 7 |  |  | 송의섭 |  |  | 1088 | 9 |  | 1 |  |  | 55 | 1 |  |  | 양호 | 양호 | 양호 | 양호 | 양호 | 미정 |  |  | Y |  | 2018-03-26 03:06 | 2018-03-26 02:53 | 2018-03-26 06:38 | 2018-03-26 06:24 | 41 | 14 | 13 | 198 | 225
B44466 | 16MNCRS5HAM | 36 | 2018-03-26 | B |  | 63 | 0 |  | 8 |  |  |  | 우설식 |  | 1081 | 10 |  | 2 |  |  | 55 | 2 |  |  | 양호 | 양호 | 양호 | 양호 | 양호 | 미정 |  |  | Y |  | 2018-03-26 07:28 | 2018-03-26 07:15 | 2018-03-26 10:53 | 2018-03-26 10:36 | 37 | 17 | 13 | 188 | 218 | AR-10.4
B44470 | 16MNCRS5HAM | 36 | 2018-03-26 | B |  | 64 | 0 |  | 9 |  |  |  | 우설식 |  | 1080 | 11 |  | 3 |  |  | 55 | 3 |  |  | 양호 | 양호 | 양호 | 양호 | 양호 | 미정 |  |  | Y |  | 2018-03-26 11:47 | 2018-03-26 11:25 | 2018-03-26 15:25 | 2018-03-26 14:58 | 32 | 27 | 22 | 191 | 240 | AR-10.5
B44474 | AE4140M2 | 36 | 2018-03-26 | C |  | 65 | 0 |  | 10 |  |  | 최용선 |  |  | 1098 | 12 | YES | 4 | YES |  | 55 | 4 | YES |  | 양호 | 양호 | 양호 | 양호 | 양호 | 미정 |  |  | Y |  | 2018-03-26 16:34 | 2018-03-26 16:25 | 2018-03-26 20:15 | 2018-03-26 19:57 | 60 | 18 | 9 | 203 | 230 | AR-10.4 T/N이상으로 상부교체함
B44478 | AE4140M2 | 36 | 2018-03-26 | C |  | 66 | 0 |  | 11 |  |  | 최용선 |  |  | 1092 | 1 |  | 1 |  |  | 55 | 1 |  |  | 양호 | 양호 | 양호 | 양호 | 양호 | 미정 |  |  | Y |  | 2018-03-26 21:22 | 2018-03-26 21:05 | 2018-03-27 00:40 | 2018-03-27 00:17 | 50 | 23 | 17 | 175 | 215 | AR-10.5
B44482 | SM10CM | 36 | 2018-03-26 | A |  | 67 | 0 | 외삽5 | 1 | [5 empty] | 1134 | 2 |  | 2 |  |  | 55 | 2 |  |  | 양호 | 양호 | 양호 | 양호 | 양호 | 미정 |  |  | Y |  | 2018-03-27 01:39 | 2018-03-27 01:25 | 2018-03-27 04:38 | 2018-03-27 04:25 | 45 | 13 | 14 | 166 | 193 | P/P 180122-03(203)
B44486 | SM45CM1 | 36 | 2018-03-26 | A |  | 68 | 0 |  | 2 | [5 empty] | 1142 | 3 |  | 3 |  |  | 55 | 3 |  |  | 양호 | 양호 | 양호 | 양호 | 양호 | 미정 |  |  | Y |  | 2018-03-27 05:39 | 2018-03-27 05:18 | 2018-03-27 09:10 | 2018-03-27 08:56 | 40 | 14 | 21 | 197 | 232 | AR-10.4
B44490 | 40SICRMO6 | 36 | 2018-03-27 | B |  | 69 | 0 |  | 3 | [5 empty] | 1083 | 4 |  | 1 |  |  | 55 | 1 |  | O | 양호 | 양호 | 양호 | 양호 | 양호 | 미정 |  |  | Y |  | 2018-03-27 09:58 | 2018-03-27 09:45 | 2018-03-27 13:40 | 2018-03-27 13:27 | 35 | 13 | 13 | 210 | 235 | AR-10.2
B44496 | SCM415HS | 36 | 2018-03-27 | C |  | 70 | 0 |  | 4 |  |  | 우설식 | 윤호철 |  | 1064 | 5 |  | 2 |  |  | 55 | 2 |  |  | 양호 | 양호 | 양호 | 양호 | 양호 | 미정 |  |  | Y |  | 2018-03-27 17:53 | 2018-03-27 17:40 | 2018-03-27 21:32 | 2018-03-27 21:19 | 240 | 13 | 13 | 205 | 232 | AR10.2
B44500 | SCM415 | 36 | 2018-03-27 | A |  | 71 | 0 |  | 5 |  |  | 강상완 | 김민곤 |  | 1126 | 6 |  | 3 |  |  | 55 | 3 |  |  | 양호 | 양호 | 양호 | 양호 | 양호 | 미정 |  |  | Y |  | 2018-03-27 22:20 | 2018-03-27 22:07 | 2018-03-28 01:47 | 2018-03-28 01:33 | 35 | 14 | 13 | 193 | 220 | AR-9.5
B44505 | SCM415H1M | 36 | 2018-03-27 | A |  | 72 | 0 |  | 6 |  |  | 강상완 | 김민곤 |  | 1137 | 7 |  | 4 | YES |  | 55 | 4 | YES |  | 양호 | 양호 | 양호 | 양호 | 양호 | 미정 |  |  | Y |  | 2018-03-28 03:31 | 2018-03-28 03:15 | 2018-03-28 07:00 | 2018-03-28 06:42 | 88 | 18 | 16 | 191 | 225 | AR-10.7
B44509 | AE1038M2 | 36 | 2018-03-28 | B |  | 73 | 0 |  | 7 | [5 empty] | 1088 | 8 |  | 1 |  |  | 55 | 1 |  |  | 양호 | 양호 | 양호 | 양호 | 양호 | 미정 |  |  | Y |  | 2018-03-28 07:49 | 2018-03-28 07:35 | 2018-03-28 11:20 | 2018-03-28 11:07 | 35 | 13 | 14 | 197 | 225 | AR-9.9
B44513 | AE1038M2 | 36 | 2018-03-28 | B |  | 74 | 0 |  | 8 | [5 empty] | 1085 | 9 |  | 2 |  |  | 55 | 2 |  |  | 양호 | 양호 | 양호 | 양호 | 양호 | 미정 |  |  | Y |  | 2018-03-28 12:09 | 2018-03-28 11:45 | 2018-03-28 15:30 | 2018-03-28 15:10 | 25 | 20 | 24 | 181 | 225
B44517 | SNCM439P | 36 | 2018-03-28 | D |  | 75 | 0 |  | 9 | YES |  |  |  |  | 1027 | 10 |  | 3 |  |  | 55 | 3 |  |  | 양호 | 양호 | 양호 | 양호 | 양호 | 미정 |  |  | Y |  | 2018-03-28 16:28 | 2018-03-28 16:20 | 2018-03-28 20:30 | 2018-03-28 20:01 | 50 | 29 | 8 | 214 | 250
B44521 | SNCM5 | 36 | 2018-03-28 | D |  | 76 | 0 | 외삽6 | 1 | [5 empty] | 1026 | 11 |  | 4 |  |  | 55 | 4 |  |  | 양호 | 양호 | 양호 | 양호 | 양호 | 미정 |  |  | N | 2 | 2018-03-28 21:47 | 2018-03-28 21:35 | 2018-03-29 01:23 | 2018-03-29 01:03 | 65 | 20 | 13 | 196 | 228 | P/P180120-07-197
B44525 | SPS7 | 36 | 2018-03-28 | A |  | 77 | 0 |  | 2 |  |  | 강상완 | 김민곤 |  | 1121 | 12 |  | 1 |  |  | 55 | 1 |  |  | 양호 | 양호 | 양호 | 양호 | 양호 | 미정 |  |  | Y |  | 2018-03-29 02:15 | 2018-03-29 02:04 | 2018-03-29 05:50 | 2018-03-29 05:26 | 41 | 24 | 11 | 191 | 226 | AR-8.5
B43089 | AE1548M | 5 | 2018-01-16 | A | LADLE 대보수 첫회 | 1 | 0 |  | 1 |  |  | 최용선 |  |  | 930 | 1 |  | 1 |  |  | 55 | 1 |  |  | 양호 | 양호 | 양호 | 양호 | 양호 | 미정 |  |  | Y |  | 2018-01-16 09:48 | 2018-01-16 09:30 | 2018-01-16 13:03 | 2018-01-16 12:42 | 25800 | 21 | 18 | 174 | 213 | P/P 170828-08(179) |  | 2018-01-14 07:10 | 2018-01-15 01:00 | 1070 | 1025 | 1800 | 4 | 2018-01-16 07:00 | 2018-01-16 09:30 | 150 | 930 | 192 | 249 | 320 | 18
B43093 | AE1548 | 5 | 2018-01-16 | B |  | 2 | 0 |  | 2 |  |  |  | 강상완 |  | 1080 | 2 |  | 2 |  |  | 55 | 2 |  |  | 양호 | 양호 | 양호 | 양호 | 양호 | 미정 |  |  | Y |  | 2018-01-16 14:00 | 2018-01-16 13:53 | 2018-01-16 17:13 | 2018-01-16 16:58 | 50 | 15 | 7 | 179 | 200 | AR-10.85 CN철피녹음
B43097 | AE1548 | 5 | 2018-01-16 | B |  | 3 | 0 |  | 3 |  |  | 우설식 |  |  | 1085 | 3 |  | 3 |  |  | 55 | 3 |  |  | 양호 | 양호 | 양호 | 양호 | 양호 | 미정 |  |  | Y |  | 2018-01-16 17:58 | 2018-01-16 17:45 | 2018-01-18 21:30 | 2018-01-16 21:14 | 32 | 2896 | 13 | 196 | 3105 | AR-10.7
B43101 | SNCM8 | 5 | 2018-01-16 | D |  | 4 | 0 |  | 4 |  |  | 우설식 |  |  | 1087 | 4 |  | 4 | YES |  | 55 | 4 | YES |  | 양호 | 양호 | 양호 | 양호 | 양호 | 미정 |  |  | Y |  | 2018-01-16 22:14 | 2018-01-16 22:08 | 2018-01-17 02:10 | 2018-01-17 01:58 | 295 | 12 | 6 | 224 | 242 | AR-10.7
B43105 | AE4330VM | 5 | 2018-01-16 | D |  | 5 | 0 |  | 5 |  |  | 송의섭 |  |  | 1086 | 5 |  | 1 |  |  | 55 | 1 |  |  | 양호 | 양호 | 양호 | 양호 | 양호 | 미정 |  |  | Y |  | 2018-01-17 03:09 | 2018-01-17 03:03 | 2018-01-17 06:58 | 2018-01-17 06:25 | 53 | 33 | 6 | 195 | 235
B43109 | AE4330VM2 | 5 | 2018-01-17 | A |  | 6 | 0 |  | 6 | [5 empty] | 1094 | 6 |  | 2 |  |  | 55 | 2 |  |  | 양호 | 양호 | 양호 | 양호 | 양호 | 미정 |  |  | Y |  | 2018-01-17 08:01 | 2018-01-17 07:44 | 2018-01-17 11:33 | 2018-01-17 11:03 | 46 | 30 | 17 | 182 | 229 | AR-10.7
B43111 | SNCM438VI | 5 | 2018-01-17 | A |  | 7 | 0 |  | 7 | [5 empty] | 1095 | 7 |  | 3 |  |  | 55 | 3 |  |  | 양호 | 양호 | 양호 | 양호 | 양호 | 미정 |  |  | INGOT |  | 2018-01-17 12:32 | 2018-01-17 12:15 | 2018-01-17 15:20 | 2018-01-17 14:56 | 42 | 24 | 17 | 144 | 185 | AR-10.5
B43114 | AE4137HMA | 5 | 2018-01-17 | B |  | 8 | 0 |  | 8 |  |  | 우설식 |  |  | 1090 | 8 |  | 4 | YES |  | 55 | 4 | YES |  | 양호 | 양호 | 양호 | 양호 | 양호 | 미정 |  |  | Y |  | 2018-01-17 15:54 | 2018-01-17 15:45 | 2018-01-17 19:35 | 2018-01-17 18:43 | 25 | 52 | 9 | 170 | 230 | AR-9.8
B43117 | AE4137HMA | 5 | 2018-01-17 | B |  | 9 | 0 |  | 9 |  |  | 우설식 |  |  | 1082 | 9 |  | 1 |  |  | 55 | 1 |  |  | 양호 | 양호 | 양호 | 양호 | 양호 | 미정 |  |  | Y |  | 2018-01-17 19:25 | 2018-01-17 20:10 | 2018-01-17 22:50 | 2018-01-17 22:35 | 35 | 15 | -45 | 190 | 160 | AR-10.05
A43131 | SF40CVM | 5 | 2018-01-17 | D |  | 10 | 0 |  | 10 |  |  | 장신일 |  |  | 1086 | 10 |  | 2 |  |  | 55 | 2 |  |  | 양호 | 양호 | 양호 | 양호 | 양호 | 미정 |  |  | Y |  | 2018-01-17 23:46 | 2018-01-17 23:25 | 2018-01-18 03:45 | 2018-01-18 03:04 | 35 | 41 | 21 | 197 | 260 | AR-10.1
B43125 | SM45C | 5 | 2018-01-17 | D |  | 11 | 0 |  | 11 |  |  | 장신일 |  |  | 1087 | 11 |  | 3 | YES |  | 55 | 3 | YES |  | 양호 | 양호 | 양호 | 양호 | 양호 | 미정 |  |  | Y |  | 2018-01-18 04:10 | 2018-01-18 03:54 | 2018-01-18 07:45 | 2018-01-18 07:26 | 9 | 18 | 16 | 197 | 231
A43140 | 38MNS6 | 5 | 2018-01-18 | A |  | 12 | 0 |  | 12 |  |  |  | 강상완 |  | 1132 | 12 |  | 1 |  |  | 55 | 1 |  | O | 양호 | 양호 | 양호 | 양호 | 양호 | 미정 |  |  | Y |  | 2018-01-18 09:12 | 2018-01-18 09:00 | 2018-01-18 12:40 | 2018-01-18 12:14 | 75 | 26 | 12 | 182 | 220 | AR-10.3
B43133 | SUM32F | 5 | 2018-01-18 | A |  | 13 | 0 |  | 13 |  |  | 장신일 |  |  | 1138 | 13 |  | 2 |  |  | 55 | 2 |  |  | 양호 | 양호 | 양호 | 양호 | 양호 | 미정 |  |  | Y |  | 2018-01-18 12:56 | 2018-01-18 12:50 | 2018-01-18 16:00 | 2018-01-18 15:43 | 10 | 17 | 6 | 167 | 190 | AR-10.2
B43137 | SMN455M | 5 | 2018-01-18 | C |  | 14 | 0 |  | 14 |  |  | 윤호철 | 김웅철 |  | 1085 | 14 |  | 3 | YES |  | 55 | 3 | YES |  | 양호 | 양호 | 양호 | 양호 | 양호 | 미정 |  |  | Y |  | 2018-01-18 16:46 | 2018-01-18 16:30 | 2018-01-18 19:55 | 2018-01-18 19:37 | 30 | 18 | 16 | 171 | 205 | AR-10.75 C/N 흔들려서 하부교체함
B43141 | AE1050 | 5 | 2018-01-18 | C |  | 15 | 0 |  | 15 | YES |  | 최용선 |  |  | 1078 | 15 |  | 1 |  |  | 55 | 1 |  | O | 양호 | 양호 | 양호 | 양호 | 양호 | 미정 |  |  | Y |  | 2018-01-18 20:46 | 2018-01-18 20:30 | 2018-01-19 00:30 | 2018-01-19 00:18 | 35 | 12 | 16 | 212 | 240 | AR-10.25
B43145 | AE1050 | 5 | 2018-01-18 | D |  | 16 | 0 | 외삽1 | 1 |  |  | 송의섭 |  |  | 1087 | 16 |  | 2 |  |  | 55 | 2 |  |  | 양호 | 양호 | 양호 | 양호 | 양호 | 미정 |  |  | Y |  | 2018-01-19 01:11 | 2018-01-19 00:58 | 2018-01-19 04:50 | 2018-01-19 04:33 | 28 | 17 | 13 | 202 | 232
C41713 | SM20CB | 5 | 2018-01-18 | D |  | 17 | 0 |  | 2 |  |  | 남태희 |  |  | 1101 | 17 |  | 3 |  |  | 55 | 3 |  |  | 양호 | 양호 | 양호 | 양호 | 양호 | 미정 |  |  | Y |  | 2018-01-19 05:22 | 2018-01-19 05:00 | 2018-01-19 09:00 | 2018-01-19 08:17 | 10 | 43 | 22 | 176 | 240
C41717 | 18CRNIMO7HI | 5 | 2018-01-19 | A |  | 18 | 0 |  | 3 | [5 empty] | 1082 | 1 |  | 1 |  |  | 65 | 1 |  | O | 양호 | 양호 | 양호 | 양호 | 양호 | 미정 |  |  | INGOT |  | 2018-01-19 09:59 | 2018-01-19 09:30 | 2018-01-19 12:55 | 2018-01-19 12:30 | 30 | 25 | 29 | 151 | 205
C41721 | SCR435BM | 5 | 2018-01-19 | C |  | 19 | 0 |  | 4 | [5 empty] | 1060 | 2 |  | 2 | YES |  | 65 | 2 | YES |  | 양호 | 양호 | 양호 | 양호 | 양호 | 미정 |  |  | Y |  | 2018-01-19 14:37 | 2018-01-19 14:25 | 2018-01-19 18:10 | 2018-01-19 17:48 | 90 | 22 | 12 | 191 | 225
C41725 | SM45CB | 5 | 2018-01-19 | C |  | 20 | 0 |  | 5 | [5 empty] | 1060 | 3 |  | 1 |  |  | 55 | 1 |  | O | 양호 | 양호 | 양호 | 양호 | 양호 | 미정 |  |  | Y |  | 2018-01-19 19:10 | 2018-01-19 19:00 | 2018-01-19 22:25 | 2018-01-19 22:14 | 50 | 11 | 10 | 184 | 205
C41729 | SM45C | 5 | 2018-01-19 | D |  | 21 | 0 |  | 6 |  |  | 남태희 |  |  | 1101 | 4 |  | 2 |  |  | 55 | 2 |  |  | 양호 | 양호 | 양호 | 양호 | 양호 | 미정 |  |  | Y |  | 2018-01-19 23:43 | 2018-01-19 23:05 | 2018-01-20 02:50 | 2018-01-20 02:32 | 40 | 18 | 38 | 169 | 225
C41733 | SM48C | 5 | 2018-01-19 | D |  | 22 | 0 |  | 7 |  |  | 남태희 |  |  | 1101 | 5 |  | 3 |  |  | 55 | 3 |  |  | 양호 | 양호 | 양호 | 양호 | 양호 | 미정 |  |  | Y |  | 2018-01-20 03:56 | 2018-01-20 03:40 | 2018-01-20 07:18 | 2018-01-20 06:50 | 50 | 28 | 16 | 174 | 218
C41737 | SCM440I6 | 5 | 2018-01-20 | B |  | 23 | 0 |  | 8 |  |  | 남문희 | 윤석재 |  | 1086 | 6 |  | 1 |  |  | 55 | 1 |  | O | 양호 | 양호 | 양호 | 양호 | 양호 | 미정 |  |  | INGOT |  | 2018-01-20 08:11 | 2018-01-20 07:58 | 2018-01-20 11:00 | 2018-01-20 10:24 | 40 | 36 | 13 | 133 | 182
C41740 | SCR415HA | 5 | 2018-01-20 | B |  | 24 | 0 |  | 9 |  |  | 윤석재 | 남문희 |  | 1086 | 7 |  | 2 |  |  | 55 | 2 |  |  | 양호 | 양호 | 양호 | 양호 | 양호 | 미정 |  |  | Y |  | 2018-01-20 11:44 | 2018-01-20 11:30 | 2018-01-20 15:05 | 2018-01-20 14:24 | 30 | 41 | 14 | 161 | 215
C41744 | SUP9DM | 5 | 2018-01-20 | C |  | 25 | 0 |  | 10 | [5 empty] | 1060 | 8 |  | 3 |  |  | 55 | 3 |  |  | 양호 | 양호 | 양호 | 양호 | 양호 | 미정 |  |  | Y |  | 2018-01-20 16:12 | 2018-01-20 16:05 | 2018-01-20 19:25 | 2018-01-20 19:16 | 60 | 9 | 7 | 184 | 200
C41748 | SUP9DM | 5 | 2018-01-20 | C |  | 26 | 0 |  | 11 | YES |  |  |  |  | 1060 | 9 |  | 4 | YES |  | 55 | 4 | YES |  | 양호 | 양호 | 양호 | 양호 | 양호 | 미정 |  |  | Y |  | 2018-01-20 20:30 | 2018-01-20 20:20 | 2018-01-21 00:25 | 2018-01-21 03:45 | 55 | -200 | 10 | 435 | 245
C41752 | SUP9DM | 5 | 2018-01-20 | D |  | 27 | 0 | 외삽2 | 1 |  |  | 남태희 |  |  | 1101 | 10 |  | 1 |  |  | 55 | 1 |  |  | 양호 | 양호 | 양호 | 양호 | 양호 | 미정 |  |  | Y |  | 2018-01-21 02:38 | 2018-01-21 02:25 | 2018-01-21 06:00 | 2018-01-21 05:50 | 120 | 10 | 13 | 192 | 215 | PP교체 170718----01---207 잔존270
C41756 | SM53C | 5 | 2018-01-21 | B |  | 28 | 0 |  | 2 |  |  |  | 남문희 |  | 1099 | 11 |  | 2 |  |  | 55 | 2 |  |  | 양호 | 양호 | 양호 | 양호 | 양호 | 미정 |  |  | Y |  | 2018-01-21 07:00 | 2018-01-21 06:50 | 2018-01-21 10:50 | 2018-01-21 10:21 | 50 | 29 | 10 | 200 | 240
C41760 | SM53C-JY | 5 | 2018-01-21 | B |  | 29 | 0 |  | 3 |  |  |  | 남문희 |  | 1087 | 12 |  | 3 |  |  | 55 | 3 |  |  | 양호 | 양호 | 양호 | 양호 | 양호 | 미정 |  |  | Y |  | 2018-01-21 11:20 | 2018-01-21 11:10 | 2018-01-21 15:00 | 2018-01-21 14:34 | 20 | 26 | 10 | 194 | 230
C41764 | SM53CM3 | 5 | 2018-01-21 | C |  | 30 | 0 |  | 4 | [5 empty] | 1060 | 13 |  | 4 | YES |  | 55 | 4 | YES |  | 양호 | 양호 | 양호 | 양호 | 양호 | 미정 |  |  | Y |  | 2018-01-21 15:51 | 2018-01-21 15:35 | 2018-01-21 19:25 | 2018-01-21 19:00 | 35 | 25 | 16 | 189 | 230
C41768 | AE51105 | 5 | 2018-01-21 | C |  | 31 | 0 |  | 5 | [5 empty] | 1060 | 14 |  | 1 |  |  | 55 | 1 |  |  | 양호 | 양호 | 양호 | 양호 | 양호 | 미정 |  |  | Y |  | 2018-01-21 20:27 | 2018-01-21 20:15 | 2018-01-22 | 2018-01-21 23:46 | 50 | 14 | 12 | 199 | 225
C41771 | SM55C | 5 | 2018-01-21 | A |  | 32 | 0 |  | 6 | [5 empty] | 1085 | 15 |  | 2 |  |  | 55 | 2 |  |  | 양호 | 양호 | 양호 | 양호 | 양호 | 미정 |  |  | Y |  | 2018-01-22 00:32 | 2018-01-22 00:10 | 2018-01-22 03:45 | 2018-01-22 03:21 | 10 | 24 | 22 | 169 | 215
C41775 | SM50CM | 5 | 2018-01-21 | A |  | 33 | 0 |  | 7 | [5 empty] | 1086 | 16 |  | 3 | YES |  | 55 | 3 | YES |  | 양호 | 양호 | 양호 | 양호 | 양호 | 미정 |  |  | Y |  | 2018-01-22 04:35 | 2018-01-22 04:35 | 2018-01-22 07:55 | 2018-01-22 07:44 | 50 | 11 | 0 | 188 | 200
C41779 | SM50CM | 5 | 2018-01-22 | B |  | 34 | 0 |  | 8 |  |  | 남문희 |  |  | 1095 | 17 |  | 1 |  |  | 55 | 1 |  | O | 양호 | 양호 | 양호 | 양호 | 양호 | 미정 |  |  | Y |  | 2018-01-22 08:36 | 2018-01-22 08:50 | 2018-01-22 12:30 | 2018-01-22 12:11 | 55 | 19 | -14 | 215 | 220 | 철 피 녹 아 C/N 교 체
C41783 | S43BCH3 | 5 | 2018-01-22 | C |  | 35 | 0 |  | 9 |  |  | 남문희 |  |  | 1060 | 18 |  | 2 |  |  | 55 | 2 |  |  | 양호 | 양호 | 양호 | 양호 | 양호 | 미정 |  |  | Y |  | 2018-01-22 14:51 | 2018-01-22 14:50 | 2018-01-22 18:00 | 2018-01-22 17:36 | 140 | 24 | 1 | 165 | 190
C41787 | S43BCH3 | 5 | 2018-01-22 | C |  | 36 | 0 |  | 10 | [5 empty] | 1060 | 19 | YES | 3 | YES |  | 55 | 3 | YES |  | 양호 | 양호 | 양호 | 양호 | 양호 | 미정 |  |  | Y |  | 2018-01-22 19:00 | 2018-01-22 18:55 | 2018-01-22 22:25 | 2018-01-22 22:02 | 55 | 23 | 5 | 181 | 210
C41792 | AE15B36C2 | 5 | 2018-01-22 | A |  | 37 | 0 |  | 11 | [5 empty] | 1075 | 1 |  | 1 |  |  | 55 | 1 |  | O | 양호 | 양호 | 양호 | 양호 | 양호 | 미정 |  |  | Y |  | 2018-01-23 01:00 | 2018-01-23 00:50 | 2018-01-23 04:15 | 2018-01-23 03:54 | 145 | 21 | 10 | 174 | 205
C41796 | AE15B36C2 | 5 | 2018-01-22 | A |  | 38 | 0 |  | 12 | YES | 150 |  |  |  | 1093 | 2 |  | 2 |  |  | 55 | 2 |  |  | 양호 | 양호 | 양호 | 양호 | 양호 | 미정 |  |  | Y |  | 2018-01-23 05:12 | 2018-01-23 05:00 | 2018-01-23 08:35 | 2018-01-23 08:29 | 45 | 6 | 12 | 196 | 215
C41800 | AE15B36C2 | 5 | 2018-01-23 | B |  | 39 | 0 | 외삽3 | 1 |  |  | 남문희 |  |  | 1080 | 3 |  | 3 |  |  | 55 | 3 |  |  | 양호 | 양호 | 양호 | 양호 | 양호 | 미정 |  |  | Y |  | 2018-01-23 09:32 | 2018-01-23 09:15 | 2018-01-23 13:05 | 2018-01-23 12:54 | 40 | 11 | 17 | 202 | 230 | PP 교 체
C41804 | AE15B36C2 | 5 | 2018-01-23 | D |  | 40 | 0 |  | 2 |  |  | 남문희 |  |  | 1089 | 4 |  | 4 | YES |  | 55 | 4 | YES |  | 양호 | 양호 | 양호 | 양호 | 양호 | 미정 |  |  | Y |  | 2018-01-23 14:14 | 2018-01-23 13:45 | 2018-01-23 17:25 | 2018-01-23 17:21 | 40 | 4 | 29 | 187 | 220
C41808 | SNCM438VI | 5 | 2018-01-23 | D |  | 41 | 0 |  | 3 |  |  | 남태희 |  |  | 1101 | 5 |  | 1 |  |  | 55 | 1 |  |  | 양호 | 양호 | 양호 | 양호 | 양호 | 미정 |  |  | INGOT |  | 2018-01-23 18:28 | 2018-01-23 18:10 | 2018-01-23 21:30 | 2018-01-23 20:43 | 45 | 47 | 18 | 135 | 200
C41812 | AE4140M9 | 5 | 2018-01-23 | A |  | 42 | 0 |  | 4 |  |  | 남태희 |  |  | 1094 | 6 |  | 2 |  |  | 55 | 2 |  |  | 양호 | 양호 | 양호 | 양호 | 양호 | 미정 |  |  | Y |  | 2018-01-23 22:38 | 2018-01-23 22:25 | 2018-01-24 02:10 | 2018-01-24 01:33 | 55 | 37 | 13 | 175 | 225
C41816 | SCR440B1 | 5 | 2018-01-23 | A |  | 43 | 0 |  | 5 |  |  | 남태희 |  |  | 1097 | 7 |  | 3 |  |  | 55 | 3 |  |  | 양호 | 양호 | 양호 | 양호 | 양호 | 미정 |  |  | Y |  | 2018-01-24 03:25 | 2018-01-24 03:00 | 2018-01-24 06:35 | 2018-01-24 06:21 | 50 | 14 | 25 | 176 | 215
C41820 | SCR440B1 | 5 | 2018-01-24 | B |  | 44 | 0 |  | 6 |  |  | 남문희 |  |  | 1077 | 8 |  | 1 |  |  | 55 | 1 |  | O | 양호 | 양호 | 양호 | 양호 | 양호 | 미정 |  |  | Y |  | 2018-01-24 07:36 | 2018-01-24 07:30 | 2018-01-24 11:20 | 2018-01-24 11:07 | 55 | 13 | 6 | 211 | 230
C41824 | SM45CB | 5 | 2018-01-24 | B |  | 45 | 0 |  | 7 |  |  | 남문희 |  |  | 1089 | 9 |  | 2 |  |  | 55 | 2 |  |  | 양호 | 양호 | 양호 | 양호 | 양호 | 미정 |  |  | Y |  | 2018-01-24 12:06 | 2018-01-24 11:50 | 2018-01-24 15:10 | 2018-01-24 15:01 | 30 | 9 | 16 | 175 | 200
C41828 | SM45CB | 5 | 2018-01-24 | D |  | 46 | 0 |  | 8 |  |  | 남태희 |  |  | 1101 | 10 |  | 3 |  |  | 55 | 3 |  |  | 양호 | 양호 | 양호 | 양호 | 양호 | 미정 |  |  | Y |  | 2018-01-24 16:20 | 2018-01-24 16:00 | 2018-01-24 19:25 | 2018-01-24 19:18 | 50 | 7 | 20 | 178 | 205
C41832 | SM45CB | 5 | 2018-01-24 | D |  | 47 | 0 |  | 9 |  |  | 남태희 |  |  | 1102 | 11 |  | 4 |  |  | 55 | 4 |  |  | 양호 | 양호 | 양호 | 양호 | 양호 | 미정 |  |  | Y |  | 2018-01-24 20:33 | 2018-01-24 20:15 | 2018-01-24 23:50 | 2018-01-24 23:38 | 50 | 12 | 18 | 184 | 215
C41836 | SM45CB | 5 | 2018-01-24 | A |  | 48 | 0 |  | 10 | [5 empty] | 1088 | 12 |  | 1 |  |  | 55 | 1 |  |  | 양호 | 양호 | 양호 | 양호 | 양호 | 미정 |  |  | Y |  | 2018-01-25 00:46 | 2018-01-25 00:40 | 2018-01-25 04:20 | 2018-01-25 04:09 | 50 | 11 | 6 | 203 | 220
B43281 | AE15B36C2 | 5 | 2018-01-24 | A |  | 49 | 0 |  | 11 | YES |  |  |  |  | 1126 | 13 |  | 2 |  |  | 55 | 2 |  |  | 양호 | 양호 | 양호 | 양호 | 양호 | 미정 |  |  | Y |  | 2018-01-25 05:00 | 2018-01-25 04:50 | 2018-01-25 08:20 | 2018-01-25 08:10 | 30 | 10 | 10 | 190 | 210
B43285 | BP-SCR420HB2 | 5 | 2018-01-25 | C |  | 50 | 0 | 외삽4 | 1 |  |  | 최용선 |  |  | 1105 | 14 |  | 3 |  |  | 55 | 3 |  |  | 양호 | 양호 | 양호 | 양호 | 양호 | 미정 |  |  | N | 1 | 2018-01-25 09:21 | 2018-01-25 09:05 | 2018-01-25 13:30 | 2018-01-25 13:19 | 45 | 11 | 16 | 237 | 265 | P/P 12-1-7 [218]
B43289 | SCR420HB | 5 | 2018-01-25 | D |  | 51 | 0 |  | 2 |  |  | 최용선 |  |  | 1086 | 15 |  | 4 | YES |  | 55 | 4 | YES |  | 양호 | 양호 | 양호 | 양호 | 양호 | 미정 |  |  | Y |  | 2018-01-25 14:02 | 2018-01-25 13:55 | 2018-01-25 17:52 | 2018-01-25 17:28 | 25 | 24 | 7 | 206 | 237 | AR-10.3
A43302 | SCR420HB2 | 5 | 2018-01-25 | D |  | 52 | 0 |  | 3 |  |  | 송의섭 |  |  | 1086 | 16 |  | 1 |  |  | 55 | 1 |  |  | 양호 | 양호 | 양호 | 양호 | 양호 | 미정 |  |  | Y |  | 2018-01-25 18:45 | 2018-01-25 18:30 | 2018-01-25 22:30 | 2018-01-25 21:30 | 38 | 60 | 15 | 165 | 240
A43306 | SCR420HB2 | 5 | 2018-01-25 | A |  | 53 | 0 |  | 4 | [5 empty] | 1124 | 17 |  | 2 |  |  | 55 | 2 |  |  | 양호 | 양호 | 양호 | 양호 | 양호 | 미정 |  |  | Y |  | 2018-01-25 23:01 | 2018-01-25 22:50 | 2018-01-26 02:30 | 2018-01-26 01:36 | 20 | 54 | 11 | 156 | 220 | AR-10.7
A43310 | 30MNB5M | 5 | 2018-01-25 | A |  | 54 | 0 |  | 5 |  |  | 송의섭 |  |  | 1130 | 18 | YES | 3 | YES |  | 55 | 3 | YES |  | 양호 | 양호 | 양호 | 양호 | 양호 | 미정 |  |  | Y |  | 2018-01-26 03:35 | 2018-01-26 03:08 | 2018-01-26 07:25 | 2018-01-26 07:15 | 38 | 10 | 27 | 220 | 257 | AR-9.5
C41863 | AE15B36D2 | 5 | 2018-01-26 | C |  | 55 | 0 |  | 6 |  |  | 윤호철 | 김웅철 |  | 1060 | 1 |  | 1 |  |  | 55 | 1 |  | O | 양호 | 양호 | 양호 | 양호 | 양호 | 미정 |  |  | Y |  | 2018-01-26 08:35 | 2018-01-26 08:30 | 2018-01-26 12:15 | 2018-01-26 11:58 | 65 | 17 | 5 | 203 | 225 | AR-9.6
C41867 | AE15B36D2 | 5 | 2018-01-26 | C |  | 56 | 0 |  | 7 | [5 empty] | 1060 | 2 |  | 2 |  |  | 55 | 2 |  |  | 양호 | 양호 | 양호 | 양호 | 양호 | 미정 |  |  | Y |  | 2018-01-26 13:15 | 2018-01-26 13:00 | 2018-01-26 16:50 | 2018-01-26 16:34 | 45 | 16 | 15 | 199 | 230
C41871 | SMN430M8 | 5 | 2018-01-26 | D |  | 57 | 0 |  | 8 |  |  | 남태희 |  |  | 1101 | 3 |  | 1 |  |  | 65 | 1 |  | O | 양호 | 양호 | 양호 | 양호 | 양호 | 미정 |  |  | INGOT |  | 2018-01-26 17:46 | 2018-01-26 17:25 | 2018-01-26 20:20 | 2018-01-26 19:55 | 35 | 25 | 21 | 129 | 175
C41874 | 25MOCRS4HM3 | 5 | 2018-01-26 | D |  | 58 | 0 |  | 9 |  |  | 남태희 |  |  | 1101 | 4 |  | 2 |  |  | 65 | 2 |  |  | 양호 | 양호 | 양호 | 양호 | 양호 | 미정 |  |  | Y |  | 2018-01-26 21:28 | 2018-01-26 21:15 | 2018-01-27 00:40 | 2018-01-27 00:28 | 55 | 12 | 13 | 179 | 205
C41878 | SM43C | 5 | 2018-01-26 | B |  | 59 | 0 |  | 1 |  |  | 남문희 |  |  | 1092 | 5 |  | 1 |  |  | 55 | 1 |  | O | 양호 | 양호 | 양호 | 양호 | 양호 | 미정 |  |  | Y |  | 2018-01-27 02:26 | 2018-01-27 02:10 | 2018-01-27 05:50 | 2018-01-27 05:38 | 90 | 12 | 16 | 192 | 220 | PP 171121-04-238
C41881 | SM45CB | 5 | 2018-01-27 | C |  | 60 | 0 |  | 2 | [5 empty] | 1060 | 6 |  | 2 |  |  | 55 | 2 |  |  | 양호 | 양호 | 양호 | 양호 | 양호 | 미정 |  |  | Y |  | 2018-01-27 06:52 | 2018-01-27 06:40 | 2018-01-27 10:25 | 2018-01-27 10:09 | 50 | 16 | 12 | 196 | 225
C41885 | SM45CB | 5 | 2018-01-27 | C |  | 61 | 0 |  | 3 | [5 empty] | 1060 | 7 |  | 3 |  |  | 55 | 3 |  |  | 양호 | 양호 | 양호 | 양호 | 양호 | 미정 |  |  | Y |  | 2018-01-27 11:24 | 2018-01-27 11:10 | 2018-01-27 14:30 | 2018-01-27 14:26 | 45 | 4 | 14 | 182 | 200
C41889 | SM45C | 5 | 2018-01-27 | D |  | 62 | 0 |  | 4 |  |  | 남태희 |  |  | 1101 | 8 |  | 4 | YES |  | 55 | 4 | YES |  | 양호 | 양호 | 양호 | 양호 | 양호 | 미정 |  |  | Y |  | 2018-01-27 16:03 | 2018-01-27 15:50 | 2018-01-27 19:10 | 2018-01-27 18:45 | 80 | 25 | 13 | 161 | 200
C41893 | SCM415 | 5 | 2018-01-27 | D |  | 63 | 0 |  | 5 |  |  | 남태희 |  |  | 1102 | 9 |  | 1 |  |  | 55 | 1 |  | O | 양호 | 양호 | 양호 | 양호 | 양호 | 미정 |  |  | Y |  | 2018-01-27 20:20 | 2018-01-27 20:00 | 2018-01-27 23:45 | 2018-01-27 23:28 | 50 | 17 | 20 | 188 | 225
C41897 | SCM415HS | 5 | 2018-01-27 | B |  | 64 | 0 |  | 6 |  |  |  | 남문희 |  | 1093 | 10 |  | 2 |  |  | 55 | 2 |  |  | 양호 | 양호 | 양호 | 양호 | 양호 | 미정 |  |  | Y |  | 2018-01-28 00:40 | 2018-01-28 00:35 | 2018-01-28 04:10 | 2018-01-28 03:36 | 50 | 34 | 5 | 176 | 215
C41901 | AE15B18C | 5 | 2018-01-27 | B |  | 65 | 0 |  | 7 | YES |  | 남문희 |  |  | 1082 | 11 |  | 3 |  |  | 55 | 3 |  |  | 양호 | 양호 | 양호 | 양호 | 양호 | 미정 |  |  | Y |  | 2018-01-28 05:43 | 2018-01-28 05:35 | 2018-01-28 09:15 | 2018-01-28 08:56 | 85 | 19 | 8 | 193 | 220
C41905 | AE15B18C | 5 | 2018-01-28 | C |  | 66 | 0 |  | 1 | [5 empty] | 1060 | 12 |  | 4 | YES |  | 55 | 4 | YES |  | 양호 | 양호 | 양호 | 양호 | 양호 | 미정 |  |  | Y |  | 2018-01-28 10:04 | 2018-01-28 09:50 | 2018-01-28 13:30 | 2018-01-28 13:08 | 35 | 22 | 14 | 184 | 220 | P/P교체, 171120-06-239, 잔존:150mm
C41909 | S43BCH | 5 | 2018-01-28 | A |  | 67 | 0 |  | 2 | [5 empty] | 1060 | 13 |  | 1 |  |  | 55 | 1 |  |  | 양호 | 양호 | 양호 | 양호 | 양호 | 미정 |  |  | Y |  | 2018-01-28 14:36 | 2018-01-28 14:20 | 2018-01-28 17:50 | 2018-01-28 17:33 | 50 | 17 | 16 | 177 | 210
C41913 | S43BCH | 5 | 2018-01-28 | A |  | 68 | 0 |  | 3 | [5 empty] | 1077 | 14 |  | 2 |  |  | 55 | 2 |  |  | 양호 | 양호 | 양호 | 양호 | 양호 | 미정 |  |  | Y |  | 2018-01-28 18:42 | 2018-01-28 18:40 | 2018-01-28 22:00 | 2018-01-28 21:53 | 50 | 7 | 2 | 191 | 200
C41917 | 20MOCRS4HM | 5 | 2018-01-28 | B |  | 69 | 0 |  | 4 |  |  |  | 남문희 |  | 1089 | 15 |  | 3 |  |  | 55 | 3 |  |  | 양호 | 양호 | 양호 | 양호 | 양호 | 미정 |  |  | Y |  | 2018-01-28 23:04 | 2018-01-28 22:50 | 2018-01-29 02:25 | 2018-01-29 02:11 | 50 | 14 | 14 | 187 | 215
C41921 | 20MOCRS4HM | 5 | 2018-01-28 | B |  | 70 | 0 |  | 5 |  |  | 남문희 |  |  | 1077 | 16 |  | 4 | YES |  | 55 | 4 | YES |  | 양호 | 양호 | 양호 | 양호 | 양호 | 미정 |  |  | Y |  | 2018-01-29 03:33 | 2018-01-29 03:20 | 2018-01-29 07:00 | 2018-01-29 06:29 | 55 | 31 | 13 | 175 | 220
C41925 | SUM43 | 5 | 2018-01-29 | C |  | 71 | 0 |  | 6 | [5 empty] | 1060 | 17 |  | 1 |  |  | 55 | 1 |  |  | 양호 | 양호 | 양호 | 양호 | 양호 | 미정 |  |  | Y |  | 2018-01-29 08:04 | 2018-01-29 07:50 | 2018-01-29 11:15 | 2018-01-29 11:00 | 50 | 15 | 14 | 176 | 205
C41929 | SFMN436VS | 5 | 2018-01-29 | C |  | 72 | 0 |  | 7 | YES | 150 |  |  |  | 1060 | 18 |  | 2 |  |  | 55 | 2 |  |  | 양호 | 양호 | 양호 | 양호 | 양호 | 미정 |  |  | Y |  | 2018-01-29 13:43 | 2018-01-29 13:30 | 2018-01-29 18:18 | 2018-01-29 17:46 | 135 | 32 | 13 | 243 | 288 | PP 교체 171118--09--233
C41933 | SFMN436VS | 5 | 2018-01-29 | A |  | 73 | 0 |  | 1 | [5 empty] | 1077 | 19 | YES | 3 | YES |  | 55 | 3 | YES |  | 양호 | 양호 | 양호 | 양호 | 양호 | 미정 |  |  | Y |  | 2018-01-29 19:12 | 2018-01-29 19:10 | 2018-01-29 22:50 | 2018-01-29 22:26 | 52 | 24 | 2 | 194 | 220
C41938 | SCM420HT | 5 | 2018-01-29 | B |  | 74 | 0 |  | 2 |  |  | 남문희 |  |  | 1070 | 1 |  | 1 |  |  | 55 | 1 |  | O | 양호 | 양호 | 양호 | 양호 | 양호 | 미정 |  |  | Y |  | 2018-01-30 01:10 | 2018-01-30 00:55 | 2018-01-30 04:50 | 2018-01-30 04:11 | 125 | 39 | 15 | 181 | 235 | 상 부 교 체
C41942 | SCM420HT | 5 | 2018-01-29 | B |  | 75 | 0 |  | 3 |  |  | 남문희 |  |  | 1062 | 2 |  | 2 |  |  | 55 | 2 |  |  | 양호 | 양호 | 양호 | 양호 | 양호 | 미정 |  |  | Y |  | 2018-01-30 05:32 | 2018-01-30 05:15 | 2018-01-30 08:45 | 2018-01-30 08:17 | 25 | 28 | 17 | 165 | 210
C41946 | SCM420HK | 5 | 2018-01-30 | D |  | 76 | 0 |  | 4 |  |  | 남태희 |  |  | 1101 | 3 |  | 3 |  |  | 55 | 3 |  |  | 양호 | 양호 | 양호 | 양호 | 양호 | 미정 |  |  | Y |  | 2018-01-30 09:52 | 2018-01-30 09:35 | 2018-01-30 13:05 | 2018-01-30 12:33 | 50 | 32 | 17 | 161 | 210
C41950 | SCR420HB | 5 | 2018-01-30 | A |  | 77 | 0 |  | 5 |  |  | 남태희 |  |  | 1094 | 4 |  | 4 | YES |  | 55 | 4 | YES |  | 양호 | 양호 | 양호 | 양호 | 양호 | 미정 |  |  | Y |  | 2018-01-30 14:13 | 2018-01-30 14:00 | 2018-01-30 17:35 | 2018-01-30 17:13 | 55 | 22 | 13 | 180 | 215
C41954 | SM45C | 5 | 2018-01-30 | A |  | 78 | 0 |  | 6 |  |  |  | 남태희 |  | 1085 | 5 |  | 1 |  |  | 55 | 1 |  |  | 양호 | 양호 | 양호 | 양호 | 양호 | 미정 |  |  | Y |  | 2018-01-30 18:19 | 2018-01-30 18:05 | 2018-01-30 21:25 | 2018-01-30 21:14 | 30 | 11 | 14 | 175 | 200
C41958 | SM45C | 5 | 2018-01-30 | B |  | 79 | 0 |  | 7 | YES | 150 |  | 남태희 |  | 1080 | 6 |  | 2 |  |  | 55 | 2 |  |  | 양호 | 양호 | 양호 | 양호 | 양호 | 미정 |  |  | Y |  | 2018-01-30 22:36 | 2018-01-30 22:20 | 2018-01-31 02:15 | 2018-01-31 01:26 | 55 | 49 | 16 | 170 | 235
C41962 | SM45CB | 5 | 2018-01-30 | B |  | 80 | 0 |  | 1 |  |  | 남문희 |  |  | 1088 | 7 |  | 3 |  |  | 55 | 3 |  |  | 양호 | 양호 | 양호 | 양호 | 양호 | 미정 |  |  | Y |  | 2018-01-31 03:01 | 2018-01-31 02:50 | 2018-01-31 06:05 | 2018-01-31 05:57 | 35 | 8 | 11 | 176 | 195 | PP 171121-06-233
C41966 | SM45CB | 5 | 2018-01-31 | D |  | 81 | 0 |  | 2 |  |  | 남태희 |  |  | 1101 | 8 |  | 4 | YES |  | 55 | 4 | YES |  | 양호 | 양호 | 양호 | 양호 | 양호 | 미정 |  |  | Y |  | 2018-01-31 07:28 | 2018-01-31 07:00 | 2018-01-31 10:35 | 2018-01-31 10:14 | 55 | 21 | 28 | 166 | 215
C42000 | AE15B36M2 | 5 | 2018-01-31 | D |  | 82 | 0 |  | 3 |  |  | 남태희 |  |  | 1101 | 9 |  | 1 |  |  | 55 | 1 |  | O | 양호 | 양호 | 양호 | 양호 | 양호 | 미정 |  |  | N | 1 | 2018-01-31 11:44 | 2018-01-31 11:30 | 2018-01-31 15:00 | 2018-01-31 14:51 | 55 | 9 | 14 | 187 | 210
C42004 | SUP9DM | 5 | 2018-01-31 | A |  | 83 | 0 |  | 4 | [5 empty] | 1077 | 10 |  | 2 |  |  | 55 | 2 |  |  | 양호 | 양호 | 양호 | 양호 | 양호 | 미정 |  |  | Y |  | 2018-01-31 16:01 | 2018-01-31 15:56 | 2018-01-31 19:55 | 2018-01-31 19:14 | 56 | 41 | 5 | 193 | 239 | 83 회대보수
B43535 | SM45C | 5 | 2018-02-06 | D | LADLE 대보수 첫회 | 1 | 0 |  | 1 |  |  | 송의섭 |  |  | 1086 | 1 |  | 1 |  |  | 55 | 1 |  |  | 양호 | 양호 | 양호 | 양호 | 양호 | 미정 |  |  | N | 3 | 2018-02-07 03:53 | 2018-02-07 03:45 | 2018-02-07 07:50 | 2018-02-07 07:25 | 9110 | 25 | 8 | 213 | 245 | P/P 170828-07-232 | 8 | 2018-02-06 14:30 | 2018-02-07 02:40 | 730 | 832 | 20 | 5 | 2018-02-07 03:00 | 2018-02-07 03:45 | 45 | 1086 | 171 | 317 | 329 | 8
A43575 | AE15B36C2 | 5 | 2018-02-07 | A |  | 2 | 0 |  | 2 | [5 empty] | 1149 | 2 |  | 2 |  |  | 55 | 2 |  |  | 양호 | 양호 | 양호 | 양호 | 양호 | 미정 |  |  | Y |  | 2018-02-07 08:37 | 2018-02-07 08:20 | 2018-02-07 11:37 | 2018-02-07 11:24 | 30 | 13 | 17 | 167 | 197 | AR-10.25
B43543 | SBC70L | 5 | 2018-02-07 | A |  | 3 | 0 |  | 3 |  |  | 강상완 |  |  | 1085 | 3 |  | 3 |  |  | 55 | 3 |  |  | 양호 | 양호 | 양호 | 양호 | 양호 | 미정 |  |  | Y |  | 2018-02-07 12:20 | 2018-02-07 12:02 | 2018-02-07 15:50 | 2018-02-07 15:31 | 25 | 19 | 18 | 190 | 228 | AR-10.3
B43547 | BP-SCR420HB2 | 5 | 2018-02-07 | C |  | 4 | 0 |  | 4 |  |  | 최용선 |  |  | 1077 | 4 |  | 4 | YES |  | 55 | 4 | YES |  | 양호 | 양호 | 양호 | 양호 | 양호 | 미정 |  |  | Y |  | 2018-02-07 16:48 | 2018-02-07 16:43 | 2018-02-07 20:10 | 2018-02-07 19:59 | 53 | 11 | 5 | 191 | 207 | AR-10.7
B43551 | STB2 | 5 | 2018-02-07 | C |  | 5 | 0 |  | 5 |  |  | 최용선 |  |  | 1124 | 5 |  | 1 |  |  | 55 | 1 |  |  | 양호 | 양호 | 양호 | 양호 | 양호 | 미정 |  |  | Y |  | 2018-02-07 21:00 | 2018-02-07 20:50 | 2018-02-08 00:18 | 2018-02-08 00:02 | 40 | 16 | 10 | 182 | 208 | AR-10.8
A43590 | SCM440I | 5 | 2018-02-07 | D |  | 6 | 0 |  | 6 |  |  |  | 장신일 |  | 1086 | 6 |  | 2 |  |  | 55 | 2 |  |  | 양호 | 양호 | 양호 | 양호 | 양호 | 미정 |  |  | INGOT |  | 2018-02-08 01:06 | 2018-02-08 00:50 | 2018-02-08 03:38 | 2018-02-08 03:12 | 32 | 26 | 16 | 126 | 168
A43593 | SM48CM1 | 5 | 2018-02-07 | D |  | 7 | 0 |  | 7 |  |  |  | 장신일 |  | 1089 | 7 |  | 3 |  |  | 55 | 3 |  |  | 양호 | 양호 | 양호 | 양호 | 양호 | 미정 |  |  | Y |  | 2018-02-08 04:17 | 2018-02-08 03:57 | 2018-02-08 07:17 | 2018-02-08 07:00 | 19 | 17 | 20 | 163 | 200
B43561 | AE15B36D | 5 | 2018-02-08 | A |  | 8 | 0 |  | 8 |  |  | 송의섭 |  |  | 1135 | 8 |  | 4 | YES |  | 55 | 4 | YES |  | 양호 | 양호 | 양호 | 양호 | 양호 | 미정 |  |  | N | 2 | 2018-02-08 07:42 | 2018-02-08 07:23 | 2018-02-08 11:30 | 2018-02-08 11:23 | 6 | 7 | 19 | 221 | 247 | AR-10.1
A43602 | 42CRMO4MS | 5 | 2018-02-08 | A |  | 9 | 0 |  | 9 |  |  | 송의섭 |  |  | 1130 | 9 |  | 1 |  |  | 55 | 1 |  |  | 양호 | 양호 | 양호 | 양호 | 양호 | 미정 |  |  | Y |  | 2018-02-08 13:29 | 2018-02-08 13:13 | 2018-02-08 16:50 | 2018-02-08 16:28 | 103 | 22 | 16 | 179 | 217 | AR-10.05
A43606 | 42CRMO4MS | 5 | 2018-02-08 | C |  | 10 | 0 |  | 10 |  |  | 윤호철 | 김웅철 |  | 1084 | 10 |  | 2 |  |  | 55 | 2 |  |  | 양호 | 양호 | 양호 | 양호 | 양호 | 미정 |  |  | Y |  | 2018-02-08 17:57 | 2018-02-08 17:30 | 2018-02-08 21:00 | 2018-02-08 20:51 | 40 | 9 | 27 | 174 | 210 | AR-10.4
A43610 | 42CRMO4MS | 5 | 2018-02-08 | D |  | 11 | 0 |  | 11 |  |  | 윤호철 | 김웅철 |  | 1089 | 11 |  | 3 |  |  | 55 | 3 |  |  | 양호 | 양호 | 양호 | 양호 | 양호 | 미정 |  |  | Y |  | 2018-02-08 22:16 | 2018-02-08 22:03 | 2018-02-09 01:40 | 2018-02-09 01:19 | 63 | 21 | 13 | 183 | 217 | AR-10.1
A43614 | AE1055LS | 5 | 2018-02-08 | D |  | 12 | 0 |  | 12 |  |  | 장신일 |  |  | 1087 | 12 |  | 4 | YES |  | 55 | 4 | YES |  | 양호 | 양호 | 양호 | 양호 | 양호 | 미정 |  |  | Y |  | 2018-02-09 02:44 | 2018-02-09 02:28 | 2018-02-09 06:23 | 2018-02-09 05:55 | 48 | 28 | 16 | 191 | 235 | 나팔관체크밸브 작동불량으로 교체함
A43618 | AE1055LS | 5 | 2018-02-09 | B |  | 13 | 0 |  | 13 | YES | 150 | 윤석재 |  |  | 1080 | 13 |  | 1 |  |  | 55 | 1 |  |  | 양호 | 양호 | 양호 | 양호 | 양호 | 미정 |  |  | Y |  | 2018-02-09 07:02 | 2018-02-09 06:55 | 2018-02-09 10:27 | 2018-02-09 09:53 | 32 | 34 | 7 | 172 | 212 | 나팔관체크밸브 교체작업으로 투입지연 발생함 AR-9.45
A43620 | SCR420HB | 5 | 2018-02-09 | C |  | 14 | 0 | 외삽1 | 1 |  |  | 윤석재 | 우설식 |  | 1091 | 14 |  | 2 |  |  | 55 | 2 |  |  | 양호 | 양호 | 양호 | 양호 | 양호 | 미정 |  |  | Y |  | 2018-02-09 13:56 | 2018-02-09 13:45 | 2018-02-09 17:10 | 2018-02-09 16:47 | 198 | 23 | 11 | 171 | 205
A43624 | SCR420HB | 5 | 2018-02-09 | C |  | 15 | 0 |  | 2 |  |  | 윤호철 | 김웅철 |  | 1091 | 15 |  | 3 |  |  | 55 | 3 |  |  | 양호 | 양호 | 양호 | 양호 | 양호 | 미정 |  |  | Y |  | 2018-02-09 18:15 | 2018-02-09 17:50 | 2018-02-09 21:00 | 2018-02-09 20:47 | 40 | 13 | 25 | 152 | 190 | AR-10.6
A43628 | SCR420HB | 5 | 2018-02-09 | D |  | 16 | 0 |  | 3 |  |  | 윤호철 | 김웅철 |  | 1086 | 16 |  | 4 | YES |  | 55 | 4 | YES |  | 양호 | 양호 | 양호 | 양호 | 양호 | 미정 |  |  | Y |  | 2018-02-09 22:40 | 2018-02-09 22:20 | 2018-02-10 01:55 | 2018-02-10 01:22 | 80 | 33 | 20 | 162 | 215
A43632 | SCR420HB | 5 | 2018-02-09 | D |  | 17 | 0 |  | 4 |  |  |  | 장신일 |  | 1086 | 17 |  | 1 |  |  | 55 | 1 |  |  | 양호 | 양호 | 양호 | 양호 | 양호 | 미정 |  |  | Y |  | 2018-02-10 03:02 | 2018-02-10 02:45 | 2018-02-10 06:26 | 2018-02-10 05:33 | 50 | 53 | 17 | 151 | 221
A43636 | SM48CH | 5 | 2018-02-10 | B |  | 18 | 0 |  | 5 |  |  | 윤석재 |  |  | 1082 | 18 |  | 2 |  |  | 55 | 2 |  |  | 양호 | 양호 | 양호 | 양호 | 양호 | 미정 |  |  | Y |  | 2018-02-10 07:35 | 2018-02-10 07:17 | 2018-02-10 10:50 | 2018-02-10 10:15 | 51 | 35 | 18 | 161 | 213 | AR-10.6
A43640 | SM48CH | 5 | 2018-02-10 | B |  | 19 | 0 |  | 6 |  |  | 윤석재 |  |  | 1076 | 19 | YES | 3 | YES |  | 55 | 3 | YES |  | 양호 | 양호 | 양호 | 양호 | 양호 | 미정 |  |  | Y |  | 2018-02-10 12:06 | 2018-02-10 11:50 | 2018-02-10 15:15 | 2018-02-10 14:54 | 60 | 21 | 16 | 168 | 205 | AR-10.25
A43644 | SM48CH | 5 | 2018-02-10 | C |  | 20 | 0 |  | 7 |  |  | 윤호철 | 김웅철 |  | 1088 | 1 |  | 1 |  |  | 55 | 1 |  | O | 양호 | 양호 | 양호 | 양호 | 양호 | 미정 |  |  | Y |  | 2018-02-10 17:37 | 2018-02-10 17:15 | 2018-02-10 20:40 | 2018-02-10 20:17 | 120 | 23 | 22 | 161 | 205 | AR-10.1
A43648 | AE1055LS | 5 | 2018-02-10 | C |  | 21 | 0 |  | 8 |  |  | 최용선 | 김웅철 |  | 1107 | 2 |  | 2 |  |  | 55 | 2 |  |  | 양호 | 양호 | 양호 | 양호 | 양호 | 미정 |  |  | Y |  | 2018-02-10 21:53 | 2018-02-10 21:30 | 2018-02-11 01:22 | 2018-02-11 00:41 | 50 | 41 | 23 | 168 | 232 | AR-9.5
A43652 | AE1055LS | 5 | 2018-02-10 | A |  | 22 | 0 |  | 9 |  |  | 강상완 | 김웅철 |  | 1136 | 3 |  | 3 |  |  | 55 | 3 |  |  | 양호 | 양호 | 양호 | 양호 | 양호 | 미정 |  |  | Y |  | 2018-02-11 02:10 | 2018-02-11 01:50 | 2018-02-11 05:23 | 2018-02-11 04:52 | 28 | 31 | 20 | 162 | 213 | AR-9.75
A43656 | SP-AE1055LS | 5 | 2018-02-11 | B |  | 23 | 0 |  | 10 | [5 empty] | 1092 | 4 |  | 4 | YES |  | 55 | 4 | YES |  | 양호 | 양호 | 양호 | 양호 | 양호 | 미정 |  |  | Y |  | 2018-02-11 06:41 | 2018-02-11 06:27 | 2018-02-11 09:50 | 2018-02-11 09:26 | 64 | 24 | 14 | 166 | 203 | AR-9.4
A43660 | SP-AE1055LS | 5 | 2018-02-11 | B |  | 24 | 0 |  | 11 |  |  | 윤석재 |  |  | 1084 | 5 |  | 1 |  |  | 55 | 1 |  |  | 양호 | 양호 | 양호 | 양호 | 양호 | 미정 |  |  | Y |  | 2018-02-11 10:53 | 2018-02-11 10:37 | 2018-02-11 14:05 | 2018-02-11 13:44 | 47 | 21 | 16 | 171 | 208 | AR-9.45
A43664 | SP-AE1055LS | 5 | 2018-02-11 | C |  | 25 | 0 |  | 12 |  |  | 강상완 | 김웅철 |  | 1085 | 6 |  | 2 |  |  | 55 | 2 |  |  | 양호 | 양호 | 양호 | 양호 | 양호 | 미정 |  |  | Y |  | 2018-02-11 15:09 | 2018-02-11 14:52 | 2018-02-11 18:30 | 2018-02-11 18:02 | 47 | 28 | 17 | 174 | 218 | AR-10.4
A43668 | STB2 | 5 | 2018-02-11 | C |  | 26 | 0 |  | 13 | YES |  | 강상완 | 김웅철 |  | 1090 | 7 |  | 3 |  |  | 55 | 3 |  |  | 양호 | 양호 | 양호 | 양호 | 양호 | 미정 |  |  | Y |  | 2018-02-11 19:32 | 2018-02-11 19:08 | 2018-02-11 23:06 | 2018-02-11 22:44 | 38 | 22 | 24 | 192 | 238 | AR-9.9
A43672 | STB2 | 5 | 2018-02-11 | A |  | 27 | 0 | 외삽2 | 1 | [5 empty] | 1132 | 8 |  | 4 | YES |  | 55 | 4 | YES |  | 양호 | 양호 | 양호 | 양호 | 양호 | 미정 |  |  | Y |  | 2018-02-12 00:03 | 2018-02-11 23:50 | 2018-02-12 03:40 | 2018-02-12 03:20 | 44 | 20 | 13 | 197 | 230 | P/P 171117-10(170)
A43677 | STB2 | 5 | 2018-02-11 | A |  | 28 | 0 |  | 2 | [5 empty] | 1128 | 9 |  | 1 |  |  | 55 | 1 |  |  | 양호 | 양호 | 양호 | 양호 | 양호 | 미정 |  |  | Y |  | 2018-02-12 05:07 | 2018-02-12 04:43 | 2018-02-12 08:15 | 2018-02-12 07:48 | 63 | 27 | 24 | 160 | 212 | AR-10.8
A43681 | STB2 | 5 | 2018-02-12 | B |  | 29 | 0 |  | 3 |  |  | 윤석재 |  |  | 1080 | 10 |  | 2 |  |  | 55 | 2 |  |  | 양호 | 양호 | 양호 | 양호 | 양호 | 미정 |  |  | Y |  | 2018-02-12 09:24 | 2018-02-12 09:13 | 2018-02-12 12:27 | 2018-02-12 12:10 | 58 | 17 | 11 | 166 | 194 | AR-10.4
A43685 | STB2 | 5 | 2018-02-12 | B |  | 30 | 0 |  | 4 |  |  | 윤석재 |  |  | 1093 | 11 |  | 3 |  |  | 55 | 3 |  |  | 양호 | 양호 | 양호 | 양호 | 양호 | 미정 |  |  | Y |  | 2018-02-12 13:36 | 2018-02-12 13:02 | 2018-02-12 17:30 | 2018-02-12 16:41 | 35 | 49 | 34 | 185 | 268 | AR-10.35
B43663 | 30MNB5M | 5 | 2018-02-12 | A |  | 31 | 0 |  | 5 | [5 empty] | 1102 | 12 |  | 4 | YES |  | 55 | 4 | YES |  | 양호 | 양호 | 양호 | 양호 | 양호 | 미정 |  |  | Y |  | 2018-02-13 05:07 | 2018-02-13 04:54 | 2018-02-13 09:40 | 2018-02-13 09:20 | 684 | 20 | 13 | 252 | 286
A43703 | AE1050M2 | 5 | 2018-02-13 | B |  | 32 | 0 |  | 6 | [5 empty] | 1094 | 13 |  | 1 |  |  | 55 | 1 |  |  | 양호 | 양호 | 양호 | 양호 | 양호 | 미정 |  |  | Y |  | 2018-02-13 09:58 | 2018-02-13 09:45 | 2018-02-13 13:55 | 2018-02-13 13:21 | 5 | 34 | 13 | 203 | 250 | AR-10
A43709 | G-AE1055LST | 5 | 2018-02-13 | D |  | 33 | 0 |  | 7 |  |  | 송의섭 |  |  | 1086 | 14 |  | 2 |  |  | 55 | 2 |  |  | 양호 | 양호 | 양호 | 양호 | 양호 | 미정 |  |  | Y |  | 2018-02-13 16:09 | 2018-02-13 15:56 | 2018-02-13 20:53 | 2018-02-13 20:23 | 121 | 30 | 13 | 254 | 297
B43678 | 30MNB5M | 5 | 2018-02-13 | D |  | 34 | 0 |  | 8 |  |  | 송의섭 |  |  | 1085 | 15 |  | 3 | YES |  | 55 | 3 | YES |  | 양호 | 양호 | 양호 | 양호 | 양호 | 미정 |  |  | Y |  | 2018-02-13 21:42 | 2018-02-13 21:26 | 2018-02-14 01:32 | 2018-02-14 01:17 | 33 | 15 | 16 | 215 | 246 | 플레이트 홀마모로 교체
A43719 | SM20C | 5 | 2018-02-13 | A |  | 35 | 0 |  | 9 |  |  | 강상완 |  |  | 1136 | 16 |  | 1 |  |  | 55 | 1 |  | O | 양호 | 양호 | 양호 | 양호 | 양호 | 미정 |  |  | Y |  | 2018-02-14 02:50 | 2018-02-14 02:33 | 2018-02-14 06:00 | 2018-02-14 05:45 | 61 | 15 | 17 | 174 | 207 | AR-10.2
A43723 | STB2 | 5 | 2018-02-14 | C |  | 36 | 0 |  | 10 |  |  | 최용선 | 윤호철 |  | 1061 | 17 |  | 2 |  |  | 55 | 2 |  |  | 양호 | 양호 | 양호 | 양호 | 양호 | 미정 |  |  | Y |  | 2018-02-14 06:53 | 2018-02-14 06:40 | 2018-02-14 10:20 | 2018-02-14 10:08 | 40 | 12 | 13 | 195 | 220 | AR11.0
A43727 | STB2 | 5 | 2018-02-14 | C |  | 37 | 0 | 외삽3 | 1 |  |  | 최용선 |  |  | 1091 | 18 |  | 3 |  |  | 55 | 3 |  |  | 양호 | 양호 | 양호 | 양호 | 양호 | 미정 |  |  | Y |  | 2018-02-14 11:37 | 2018-02-14 11:20 | 2018-02-14 15:27 | 2018-02-14 14:45 | 60 | 42 | 17 | 188 | 247 | P.P 171208-04(239)
B43694 | AE1548 | 5 | 2018-02-14 | D |  | 38 | 0 |  | 2 |  |  | 송의섭 |  |  | 1086 | 19 | YES | 4 | YES |  | 55 | 4 | YES |  | 양호 | 양호 | 양호 | 양호 | 양호 | 미정 |  |  | Y |  | 2018-02-14 16:01 | 2018-02-14 15:38 | 2018-02-14 20:08 | 2018-02-14 19:22 | 11 | 46 | 23 | 201 | 270
A43736 | SPS5DM | 5 | 2018-02-14 | D |  | 39 | 0 |  | 3 |  |  | 송의섭 |  |  | 1087 | 1 |  | 1 | YES |  | 55 | 1 | YES |  | 양호 | 양호 | 양호 | 양호 | 양호 | 미정 |  |  | Y |  | 2018-02-14 20:58 | 2018-02-14 20:45 | 2018-02-15 00:13 | 2018-02-14 23:56 | 37 | 17 | 13 | 178 | 208 | C/N 철피녹고 구멍송송
A43740 | 50CRV4 | 5 | 2018-02-14 | A |  | 40 | 0 |  | 4 |  |  | 송의섭 |  |  | 1132 | 2 |  | 1 |  |  | 55 | 1 |  | O | 양호 | 양호 | 양호 | 양호 | 양호 | 미정 |  |  | Y |  | 2018-02-15 01:29 | 2018-02-15 01:18 | 2018-02-15 04:45 | 2018-02-15 04:18 | 65 | 27 | 11 | 169 | 207 | AR-9.8
A43744 | AE1070LS | 5 | 2018-02-14 | A |  | 41 | 0 |  | 5 | [5 empty] | 1125 | 3 |  | 2 | YES |  | 55 | 2 | YES |  | 양호 | 양호 | 양호 | 양호 | 양호 | 미정 |  |  | N | 3 | 2018-02-15 05:33 | 2018-02-15 05:23 | 2018-02-15 09:25 | 2018-02-15 09:13 | 38 | 12 | 10 | 220 | 242 | AR-9.6 연주 강제개공으로 UP/LP교체
A43748 | AE1070LS | 5 | 2018-02-15 | C |  | 42 | 0 |  | 6 |  |  | 장신일 |  |  | 1062 | 4 |  | 1 |  |  | 55 | 1 |  | O | 양호 | 양호 | 양호 | 양호 | 양호 | 미정 |  |  | Y |  | 2018-02-15 10:18 | 2018-02-15 10:05 | 2018-02-15 14:27 | 2018-02-15 13:46 | 40 | 41 | 13 | 208 | 262 | AR9.5
A43753 | SP-AE1055LS | 5 | 2018-02-15 | D |  | 43 | 0 |  | 7 | [5 empty] | 1084 | 5 |  | 2 |  |  | 55 | 2 |  |  | 양호 | 양호 | 양호 | 양호 | 양호 | 미정 |  |  | Y |  | 2018-02-15 15:23 | 2018-02-15 15:06 | 2018-02-15 18:58 | 2018-02-15 18:30 | 39 | 28 | 17 | 187 | 232 | AR-9.6
A43757 | SP-AE1055LS | 5 | 2018-02-15 | D |  | 44 | 0 |  | 8 | YES |  |  |  |  | 1127 | 6 |  | 3 | YES |  | 55 | 3 | YES |  | 양호 | 양호 | 양호 | 양호 | 양호 | 미정 |  |  | Y |  | 2018-02-15 20:05 | 2018-02-15 19:28 | 2018-02-15 23:34 | 2018-02-15 23:07 | 30 | 27 | 37 | 182 | 246 | AR-9.4
B43747 | SCM440 | 5 | 2018-02-19 | C |  | 45 | 0 |  | 1 | [5 empty] | 1056 | 7 |  | 1 |  |  | 55 | 1 |  | O | 양호 | 양호 | 양호 | 양호 | 양호 | 미정 |  |  | Y |  | 2018-02-19 07:40 | 2018-02-19 07:28 | 2018-02-19 11:40 | 2018-02-19 11:22 | 4794 | 18 | 12 | 222 | 252 | P.P 180106-08(222)
B43751 | SCM440 | 5 | 2018-02-19 | C |  | 46 | 0 |  | 2 |  |  | 최용선 |  |  | 1065 | 8 |  | 2 |  |  | 55 | 2 |  |  | 양호 | 양호 | 양호 | 양호 | 양호 | 미정 |  |  | Y |  | 2018-02-19 12:16 | 2018-02-19 12:10 | 2018-02-19 16:05 | 2018-02-19 15:53 | 30 | 12 | 6 | 217 | 235 | AR10.45
B43755 | 42CRMOS4HH | 5 | 2018-02-19 | D |  | 47 | 0 |  | 3 |  |  | 송의섭 |  |  | 1089 | 9 |  | 3 |  |  | 55 | 3 |  |  | 양호 | 양호 | 양호 | 양호 | 양호 | 미정 |  |  | Y |  | 2018-02-19 16:35 | 2018-02-19 16:30 | 2018-02-19 20:32 | 2018-02-19 20:14 | 25 | 18 | 5 | 219 | 242 | AR10.1
B43759 | AE1548 | 5 | 2018-02-19 | D |  | 48 | 0 |  | 4 |  |  | 송의섭 |  |  | 1087 | 10 |  | 4 | YES |  | 55 | 4 | YES |  | 양호 | 양호 | 양호 | 양호 | 양호 | 미정 |  |  | Y |  | 2018-02-19 20:49 | 2018-02-19 20:40 | 2018-02-20 00:10 | 2018-02-19 23:40 | 8 | 30 | 9 | 171 | 210 | AR-10.1
B43763 | AE1548 | 5 | 2018-02-19 | B |  | 49 | 0 |  | 5 |  |  | 우설식 |  |  | 1090 | 11 |  | 1 |  |  | 55 | 1 |  |  | 양호 | 양호 | 양호 | 양호 | 양호 | 미정 |  |  | Y |  | 2018-02-20 01:17 | 2018-02-20 01:00 | 2018-02-20 04:30 | 2018-02-20 04:16 | 50 | 14 | 17 | 179 | 210 | AR-10.1
A43779 | AE1055LS | 5 | 2018-02-19 | B |  | 50 | 0 |  | 6 | YES |  |  | 우설식 |  | 1096 | 12 |  | 2 | YES |  | 55 | 2 | YES |  | 양호 | 양호 | 양호 | 양호 | 양호 | 미정 |  |  | Y |  | 2018-02-20 04:47 | 2018-02-20 04:30 | 2018-02-20 08:30 | 2018-02-20 07:57 | 0 | 33 | 17 | 190 | 240 | AR-10.1 CN흔들림으로교체
A43783 | SCR420HON2 | 5 | 2018-02-20 | C |  | 51 | 0 |  | 1 |  |  | 최용선 |  |  | 1080 | 13 |  | 1 |  |  | 55 | 1 |  | O | 양호 | 양호 | 양호 | 양호 | 양호 | 미정 |  |  | Y |  | 2018-02-20 09:20 | 2018-02-20 09:13 | 2018-02-20 13:05 | 2018-02-20 13:07 | 43 | -2 | 7 | 227 | 232 | P/P 180140-05 220
A43787 | SCR420HON2 | 5 | 2018-02-20 | C |  | 52 | 0 |  | 2 |  |  | 최용선 |  |  | 1068 | 14 |  | 2 |  |  | 55 | 2 |  | O | 양호 | 양호 | 양호 | 양호 | 양호 | 미정 |  |  | Y |  | 2018-02-20 13:56 | 2018-02-20 13:40 | 2018-02-20 17:10 | 2018-02-20 16:56 | 35 | 14 | 16 | 181 | 210
A43791 | AE1055LS | 5 | 2018-02-20 | D |  | 53 | 0 |  | 3 |  |  | 장신일 |  |  | 1086 | 15 |  | 3 | YES |  | 55 | 3 | YES |  | 양호 | 양호 | 양호 | 양호 | 양호 | 미정 |  |  | Y |  | 2018-02-20 18:25 | 2018-02-20 18:05 | 2018-02-20 22:10 | 2018-02-20 21:27 | 55 | 43 | 20 | 183 | 245
A43795 | AE1055LS | 5 | 2018-02-20 | B |  | 54 | 0 |  | 4 | [5 empty] | 1088 | 16 |  | 1 |  |  | 55 | 1 |  | O | 양호 | 양호 | 양호 | 양호 | 양호 | 미정 |  |  | Y |  | 2018-02-20 22:32 | 2018-02-20 22:25 | 2018-02-21 02:22 | 2018-02-21 01:53 | 15 | 29 | 7 | 202 | 237 | AR-10.2
A43799 | AE1055LS | 5 | 2018-02-20 | B |  | 55 | 0 |  | 5 |  |  |  | 우설식 |  | 1085 | 17 |  | 2 |  |  | 55 | 2 |  |  | 양호 | 양호 | 양호 | 양호 | 양호 | 미정 |  |  | Y |  | 2018-02-21 03:10 | 2018-02-21 03:00 | 2018-02-21 06:28 | 2018-02-21 06:11 | 38 | 17 | 10 | 181 | 208 | AR-10.1
A43803 | STB2 | 5 | 2018-02-21 | C |  | 56 | 0 |  | 6 |  |  | 윤호철 | 김웅철 |  | 1088 | 18 |  | 3 |  |  | 55 | 3 |  |  | 양호 | 양호 | 양호 | 양호 | 양호 | 미정 |  |  | Y |  | 2018-02-21 08:04 | 2018-02-21 07:30 | 2018-02-21 11:40 | 2018-02-21 10:55 | 62 | 45 | 34 | 171 | 250 | AR-9.8
A43807 | STB2 | 5 | 2018-02-21 | C |  | 57 | 0 |  | 7 |  |  | 윤호철 | 김웅철 |  | 1093 | 19 | YES | 4 | YES |  | 55 | 4 | YES |  | 양호 | 양호 | 양호 | 양호 | 양호 | 미정 |  |  | Y |  | 2018-02-21 12:27 | 2018-02-21 12:17 | 2018-02-21 15:55 | 2018-02-21 15:27 | 37 | 28 | 10 | 181 | 218 | AR-10.7
B43803 | SFMN438VM2 | 5 | 2018-02-21 | A |  | 58 | 0 |  | 8 | [5 empty] | 1083 | 1 |  | 1 |  |  | 55 | 1 |  |  | 양호 | 양호 | 양호 | 양호 | 양호 | 미정 |  |  | Y |  | 2018-02-21 20:41 | 2018-02-21 20:28 | 2018-02-22 00:12 | 2018-02-21 23:44 | 273 | 28 | 13 | 182 | 224 | AR-9.3
B43808 | SFMN438VM2 | 5 | 2018-02-21 | B |  | 59 | 0 |  | 9 |  |  |  | 윤석재 |  | 1086 | 2 |  | 2 |  |  | 55 | 2 |  |  | 양호 | 양호 | 양호 | 양호 | 양호 | 미정 |  |  | Y |  | 2018-02-22 01:50 | 2018-02-22 01:32 | 2018-02-22 05:10 | 2018-02-22 04:57 | 80 | 13 | 18 | 186 | 218 | AR-10.25
B43812 | AE4330VM4 | 5 | 2018-02-22 | C |  | 60 | 0 |  | 10 |  |  |  | 우설식 |  | 1078 | 3 |  | 3 |  |  | 55 | 3 |  |  | 양호 | 양호 | 양호 | 양호 | 양호 | 미정 |  |  | Y |  | 2018-02-22 06:07 | 2018-02-22 05:48 | 2018-02-22 10:05 | 2018-02-22 09:50 | 38 | 15 | 19 | 223 | 257 | AR-9.75
B43816 | AE4330VM5 | 5 | 2018-02-22 | C |  | 61 | 0 |  | 1 |  |  | 최용선 |  |  | 1098 | 4 |  | 4 | YES |  | 55 | 4 | YES |  | 양호 | 양호 | 양호 | 양호 | 양호 | 미정 |  |  | Y |  | 2018-02-22 11:36 | 2018-02-22 11:00 | 2018-02-22 15:13 | 2018-02-22 14:46 | 55 | 27 | 36 | 190 | 253 | P/P 180105-01 [222]
B43820 | AE4137HMA | 5 | 2018-02-22 | A |  | 62 | 0 |  | 2 |  |  | 강상완 |  |  | 1128 | 5 |  | 1 |  |  | 55 | 1 |  |  | 양호 | 양호 | 양호 | 양호 | 양호 | 미정 |  |  | Y |  | 2018-02-22 16:19 | 2018-02-22 16:02 | 2018-02-22 19:20 | 2018-02-22 19:13 | 49 | 7 | 17 | 174 | 198 | AR-9.7
B43824 | AE4137HMA | 5 | 2018-02-22 | A |  | 63 | 0 |  | 3 |  |  | 강상완 |  |  | 1129 | 6 |  | 2 |  |  | 55 | 2 |  |  | 양호 | 양호 | 양호 | 양호 | 양호 | 미정 |  |  | Y |  | 2018-02-22 20:26 | 2018-02-22 20:07 | 2018-02-22 23:30 | 2018-02-22 23:16 | 47 | 14 | 19 | 171 | 203 | AR-9.5
B43828 | AE4137HMA | 5 | 2018-02-22 | B |  | 64 | 0 |  | 4 |  |  |  | 우설식 |  | 1089 | 7 |  | 3 | YES |  | 55 | 3 | YES |  | 양호 | 양호 | 양호 | 양호 | 양호 | 미정 |  |  | Y |  | 2018-02-23 00:28 | 2018-02-23 00:13 | 2018-02-23 03:50 | 2018-02-23 03:23 | 43 | 27 | 15 | 176 | 217 | AR-10.25 플레이트면침식
B43831 | SNCM26V | 5 | 2018-02-22 | B |  | 65 | 0 |  | 5 | [5 empty] | 1075 | 8 |  | 1 |  |  | 55 | 1 |  | O | 양호 | 양호 | 양호 | 양호 | 양호 | 미정 |  |  | INGOT |  | 2018-02-23 03:39 | 2018-02-23 04:20 | 2018-02-23 07:10 | 2018-02-23 06:41 | 30 | 29 | -41 | 182 | 170 | 2연주 중단으로 래들교체후 조괴장 작업함
B43834 | SUM32F | 5 | 2018-02-23 | D |  | 66 | 0 |  | 6 | YES |  | 송의섭 |  |  | 1087 | 9 |  | 2 |  |  | 55 | 2 |  |  | 양호 | 양호 | 양호 | 양호 | 양호 | 미정 |  |  | Y |  | 2018-02-23 09:04 | 2018-02-23 09:05 | 2018-02-23 12:30 | 2018-02-23 12:20 | 115 | 10 | -1 | 196 | 205
B43838 | SMNC235B | 5 | 2018-02-23 | A |  | 67 | 0 | 외삽6 | 1 |  |  | 송의섭 |  |  | 1134 | 10 |  | 3 |  |  | 55 | 3 |  |  | 양호 | 양호 | 양호 | 양호 | 양호 | 미정 |  |  | Y |  | 2018-02-23 14:18 | 2018-02-23 14:00 | 2018-02-23 17:30 | 2018-02-23 17:09 | 90 | 21 | 18 | 171 | 210
B43841 | AE4130MV | 5 | 2018-02-23 | A |  | 68 | 0 |  | 2 | [5 empty] | 1132 | 11 |  | 4 | YES |  | 55 | 4 | YES |  | 양호 | 양호 | 양호 | 양호 | 양호 | 미정 |  |  | Y |  | 2018-02-23 19:38 | 2018-02-23 19:10 | 2018-02-23 23:00 | 2018-02-23 22:36 | 100 | 24 | 28 | 178 | 230 | AR-9.9
B43845 | AE4130MV | 5 | 2018-02-23 | B |  | 69 | 0 |  | 3 |  |  |  | 우설식 |  | 1088 | 12 |  | 1 |  |  | 55 | 1 |  | O | 양호 | 양호 | 양호 | 양호 | 양호 | 미정 |  |  | Y |  | 2018-02-24 00:07 | 2018-02-23 23:50 | 2018-02-24 03:23 | 2018-02-24 03:11 | 50 | 12 | 17 | 184 | 213 | AR-10.4
B43849 | AE6418HG | 5 | 2018-02-23 | B |  | 70 | 0 |  | 4 |  |  | 우설식 |  |  | 1082 | 13 |  | 2 |  |  | 55 | 2 |  |  | 양호 | 양호 | 양호 | 양호 | 양호 | 미정 |  |  | Y |  | 2018-02-24 04:13 | 2018-02-24 04:00 | 2018-02-24 08:20 | 2018-02-24 07:36 | 37 | 44 | 13 | 203 | 260 | AR-10
B43850 | AE6418HG | 5 | 2018-02-23 | D |  | 71 | 0 |  | 5 |  |  | 송의섭 |  |  | 1086 | 14 |  | 3 |  |  | 55 | 3 |  |  | 양호 | 양호 | 양호 | 양호 | 양호 | 미정 |  |  | Y |  | 2018-02-24 05:11 | 2018-02-24 09:53 | 2018-02-24 13:37 | 2018-02-24 13:09 | 93 | 28 | -282 | 478 | 224
B43856 | SNCM23 | 5 | 2018-02-24 | A |  | 72 | 0 |  | 6 |  |  | 송의섭 |  |  | 1126 | 15 |  | 4 | YES |  | 55 | 4 | YES |  | 양호 | 양호 | 양호 | 양호 | 양호 | 미정 |  |  | Y |  | 2018-02-24 14:22 | 2018-02-24 14:03 | 2018-02-24 17:40 | 2018-02-24 17:22 | 26 | 18 | 19 | 180 | 217
B43860 | SMNB440HA | 5 | 2018-02-24 | A |  | 73 | 0 | 외삽6 | 1 |  |  | 강상완 | 김웅철 |  | 1114 | 16 |  | 1 |  |  | 55 | 1 |  |  | 양호 | 양호 | 양호 | 양호 | 양호 | 미정 |  |  | N | 2 | 2018-02-24 18:33 | 2018-02-24 18:26 | 2018-02-24 22:10 | 2018-02-24 21:59 | 46 | 11 | 7 | 206 | 224 | P/P 180111-10(208)
B43864 | SMNB440HA | 5 | 2018-02-24 | C |  | 74 | 0 |  | 2 |  |  | 최용선 |  |  | 1088 | 17 |  | 2 |  |  | 55 | 2 |  |  | 양호 | 양호 | 양호 | 양호 | 양호 | 미정 |  |  | Y |  | 2018-02-24 23:14 | 2018-02-24 23:00 | 2018-02-25 02:28 | 2018-02-25 02:12 | 50 | 16 | 14 | 178 | 208 | AR-10.5
B43868 | AE15B36C2 | 5 | 2018-02-24 | C |  | 75 | 0 |  | 3 |  |  | 최용선 |  |  | 1105 | 18 |  | 3 |  |  | 55 | 3 |  |  | 양호 | 양호 | 양호 | 양호 | 양호 | 미정 |  |  | Y |  | 2018-02-25 03:20 | 2018-02-25 03:10 | 2018-02-25 07:08 | 2018-02-25 06:50 | 42 | 18 | 10 | 210 | 238 | AR-10.3
B43872 | AE15B36C2 | 5 | 2018-02-25 | D |  | 76 | 0 |  | 4 |  |  |  | 송의섭 |  | 1086 | 19 | YES | 4 | YES |  | 55 | 4 | YES |  | 양호 | 양호 | 양호 | 양호 | 양호 | 미정 |  |  | Y |  | 2018-02-25 08:06 | 2018-02-25 07:57 | 2018-02-25 11:30 | 2018-02-25 11:20 | 49 | 10 | 9 | 195 | 213
A43893 | AE4340 | 5 | 2018-02-25 | D |  | 77 | 0 |  | 5 |  |  | 송의섭 |  |  | 1087 | 1 |  | 1 |  |  | 55 | 1 |  |  | 양호 | 양호 | 양호 | 양호 | 양호 | 미정 |  |  | Y |  | 2018-02-25 13:33 | 2018-02-25 13:30 | 2018-02-25 16:45 | 2018-02-25 16:12 | 120 | 33 | 3 | 159 | 195
A43897 | AE1055LS | 5 | 2018-02-25 | A |  | 78 | 0 | 외삽6 | 1 |  |  | 강상완 |  |  | 1124 | 2 |  | 1 | YES |  | 55 | 1 | YES | O | 양호 | 양호 | 양호 | 양호 | 양호 | 미정 |  |  | Y |  | 2018-02-25 17:39 | 2018-02-25 17:20 | 2018-02-25 20:50 | 2018-02-25 20:36 | 35 | 14 | 19 | 177 | 210 | P/P 180111-03(199) C/N 철피녹음
B43884 | 16MNCRS5HAM | 5 | 2018-02-25 | A |  | 79 | 0 |  | 2 |  |  | 강상완 |  |  | 1132 | 3 |  | 1 |  |  | 55 | 1 |  | O | 양호 | 양호 | 양호 | 양호 | 양호 | 미정 |  |  | Y |  | 2018-02-25 21:14 | 2018-02-25 21:04 | 2018-02-26 00:30 | 2018-02-26 00:07 | 14 | 23 | 10 | 173 | 206 | AR-8.7
B43888 | 16MNCRS5HAM | 5 | 2018-02-25 | C |  | 80 | 0 |  | 3 |  |  | 최용선 |  |  | 1087 | 4 |  | 2 |  |  | 55 | 2 |  |  | 양호 | 양호 | 양호 | 양호 | 양호 | 미정 |  |  | Y |  | 2018-02-26 01:30 | 2018-02-26 01:07 | 2018-02-26 04:45 | 2018-02-26 04:28 | 37 | 17 | 23 | 179 | 218 | AR-9.95
B43892 | SM45CR2 | 5 | 2018-02-25 | C |  | 81 | 0 |  | 4 |  |  | 최용선 |  |  | 1082 | 5 |  | 3 |  |  | 55 | 3 |  |  | 양호 | 양호 | 양호 | 양호 | 양호 | 미정 |  |  | Y |  | 2018-02-26 05:50 | 2018-02-26 05:33 | 2018-02-26 09:19 | 2018-02-26 08:57 | 48 | 22 | 17 | 187 | 226 | AR-10.3
B43896 | SM10C | 5 | 2018-02-26 | D |  | 82 | 0 |  | 5 |  |  | 송의섭 |  |  | 1086 | 6 |  | 4 | YES |  | 55 | 4 | YES |  | 양호 | 양호 | 양호 | 양호 | 양호 | 미정 |  |  | Y |  | 2018-02-26 10:19 | 2018-02-26 10:08 | 2018-02-26 13:25 | 2018-02-26 13:11 | 49 | 14 | 11 | 172 | 197 | 82회과침식 대보수처리
B44109 | AE4330VM5 | 5 | 2018-03-09 | B | LADLE 대보수 첫회 | 1 | 0 | 내삽 | 1 | [5 empty] | 950 | 1 |  | 1 |  |  | 55 | 1 |  |  | 양호 | 양호 | 양호 | 양호 | 양호 | 미정 |  |  | Y |  | 2018-03-09 12:41 | 2018-03-09 12:30 | 2018-03-09 16:39 | 2018-03-09 16:17 | 15785 | 22 | 11 | 216 | 249 | AR-10.8 | 7 | 2018-03-09 01:30 | 2018-03-09 09:30 | 480 | 680 | 30 | 5 | 2018-03-09 10:00 | 2018-03-09 12:31 | 151 | 950 | 205 | 252 | 234 | 10
B44113 | AE15B36C2 | 5 | 2018-03-09 | D |  | 2 | 0 |  | 2 |  |  | 송의섭 |  |  | 1086 | 2 |  | 2 |  |  | 55 | 2 |  |  | 양호 | 양호 | 양호 | 양호 | 양호 | 미정 |  |  | Y |  | 2018-03-09 17:43 | 2018-03-09 17:35 | 2018-03-09 21:22 | 2018-03-09 21:04 | 56 | 18 | 8 | 201 | 227
B44117 | AE15B36C2 | 5 | 2018-03-09 | A |  | 3 | 0 |  | 3 |  |  | 송의섭 |  |  | 1132 | 3 |  | 3 |  |  | 55 | 3 |  |  | 양호 | 양호 | 양호 | 양호 | 양호 | 미정 |  |  | Y |  | 2018-03-09 22:09 | 2018-03-09 21:52 | 2018-03-10 01:17 | 2018-03-10 01:00 | 30 | 17 | 17 | 171 | 205
B44121 | AE15B36C2 | 5 | 2018-03-09 | A |  | 4 | 0 |  | 4 |  |  | 장신일 |  |  | 1126 | 4 |  | 4 | YES |  | 55 | 4 | YES |  | 양호 | 양호 | 양호 | 양호 | 양호 | 미정 |  |  | Y |  | 2018-03-10 02:04 | 2018-03-10 01:47 | 2018-03-10 05:31 | 2018-03-10 05:15 | 30 | 16 | 17 | 190 | 224 | AR-10.35
B44125 | SBC70L | 5 | 2018-03-09 | C |  | 5 | 0 |  | 5 |  |  | 강상완 | 최용선 |  | 1090 | 5 |  | 1 |  |  | 55 | 1 |  |  | 양호 | 양호 | 양호 | 양호 | 양호 | 미정 |  |  | Y |  | 2018-03-10 05:53 | 2018-03-10 05:45 | 2018-03-10 09:55 | 2018-03-10 09:40 | 14 | 15 | 8 | 227 | 250 | AR-10.85
B44129 | SBC70L | 5 | 2018-03-10 | C |  | 6 | 0 |  | 6 |  |  | 최용선 |  |  | 1084 | 6 |  | 2 |  |  | 55 | 2 |  |  | 양호 | 양호 | 양호 | 양호 | 양호 | 미정 |  |  | Y |  | 2018-03-10 10:33 | 2018-03-10 10:22 | 2018-03-10 14:10 | 2018-03-10 13:36 | 27 | 34 | 11 | 183 | 228 | AR-10.4
B44133 | SMN443H | 5 | 2018-03-10 | D |  | 7 | 0 |  | 7 |  |  | 송의섭 |  |  | 1086 | 7 |  | 3 |  |  | 55 | 3 |  |  | 양호 | 양호 | 양호 | 양호 | 양호 | 미정 |  |  | Y |  | 2018-03-10 14:59 | 2018-03-10 14:38 | 2018-03-10 18:12 | 2018-03-10 17:51 | 28 | 21 | 21 | 172 | 214
B44137 | SCM440 | 5 | 2018-03-10 | D |  | 8 | 0 |  | 8 |  |  | 송의섭 |  |  | 1089 | 8 |  | 4 | YES |  | 55 | 4 | YES |  | 양호 | 양호 | 양호 | 양호 | 양호 | 미정 |  |  | Y |  | 2018-03-10 18:59 | 2018-03-10 18:53 | 2018-03-10 22:35 | 2018-03-10 22:18 | 41 | 17 | 6 | 199 | 222
B44141 | 42CRMO4HJ | 5 | 2018-03-10 | A |  | 9 | 0 |  | 9 |  |  | 강상완 |  |  | 1133 | 9 |  | 1 |  |  | 55 | 1 |  |  | 양호 | 양호 | 양호 | 양호 | 양호 | 미정 |  |  | Y |  | 2018-03-10 23:17 | 2018-03-10 22:58 | 2018-03-11 02:42 | 2018-03-11 02:27 | 23 | 15 | 19 | 191 | 224 | AR-10.1
B44145 | SA649 | 5 | 2018-03-10 | A |  | 10 | 0 |  | 10 |  |  | 강상완 |  |  | 1122 | 10 |  | 2 |  |  | 55 | 2 |  |  | 양호 | 양호 | 양호 | 양호 | 양호 | 미정 |  |  | INGOT |  | 2018-03-11 03:25 | 2018-03-11 03:20 | 2018-03-11 06:20 | 2018-03-11 05:54 | 38 | 26 | 5 | 149 | 180 | AR-10.1
B44149 | AE4150M3 | 5 | 2018-03-11 | C |  | 11 | 0 |  | 11 |  |  | 최용선 |  |  | 1078 | 11 |  | 3 | YES |  | 55 | 3 | YES |  | 양호 | 양호 | 양호 | 양호 | 양호 | 미정 |  |  | Y |  | 2018-03-11 07:42 | 2018-03-11 07:30 | 2018-03-11 10:52 | 2018-03-11 10:36 | 70 | 16 | 12 | 174 | 202 | AR-10.65 C/N 철피 밀림
B44155 | KFMN443VS | 5 | 2018-03-11 | C |  | 12 | 0 |  | 12 |  |  | 최용선 |  |  | 1088 | 12 |  | 1 |  |  | 55 | 1 |  | O | 양호 | 양호 | 양호 | 양호 | 양호 | 미정 |  |  | Y |  | 2018-03-11 13:52 | 2018-03-11 13:32 | 2018-03-11 17:29 | 2018-03-11 17:03 | 160 | 26 | 20 | 191 | 237 | AR-10.4
B44159 | AE4145MA | 5 | 2018-03-11 | D |  | 13 | 0 |  | 13 |  |  | 송의섭 |  |  | 1086 | 13 |  | 2 |  |  | 55 | 2 |  |  | 양호 | 양호 | 양호 | 양호 | 양호 | 미정 |  |  | Y |  | 2018-03-11 18:25 | 2018-03-11 18:19 | 2018-03-11 22:10 | 2018-03-11 21:52 | 50 | 18 | 6 | 207 | 231
B44163 | AE4130MV | 5 | 2018-03-11 | B |  | 14 | 0 |  | 14 |  |  |  | 우설식 |  | 1093 | 14 |  | 3 | YES |  | 55 | 3 | YES |  | 양호 | 양호 | 양호 | 양호 | 양호 | 미정 |  |  | Y |  | 2018-03-11 22:52 | 2018-03-11 22:35 | 2018-03-12 02:32 | 2018-03-12 02:22 | 25 | 10 | 17 | 210 | 237 | AR-10.15 플레이트면침식
B44167 | AE4130MV | 5 | 2018-03-11 | B |  | 15 | 0 |  | 15 |  |  | 우설식 |  |  | 1080 | 15 |  | 1 |  |  | 55 | 1 |  | O | 양호 | 양호 | 양호 | 양호 | 양호 | 미정 |  |  | Y |  | 2018-03-12 03:17 | 2018-03-12 03:00 | 2018-03-12 07:00 | 2018-03-12 06:47 | 28 | 13 | 17 | 209 | 240 | AR-10
B44171 | SM45C | 5 | 2018-03-12 | C |  | 16 | 0 |  | 16 | YES |  | 최용선 |  |  | 1074 | 16 |  | 2 |  |  | 55 | 2 |  |  | 양호 | 양호 | 양호 | 양호 | 양호 | 미정 |  |  | Y |  | 2018-03-12 07:28 | 2018-03-12 07:10 | 2018-03-12 10:50 | 2018-03-12 10:29 | 10 | 21 | 18 | 181 | 220 | AR-9.0
B44175 | SM45C | 5 | 2018-03-12 | C |  | 17 | 0 | 외삽1 | 1 |  |  | 최용선 |  |  | 1077 | 17 |  | 3 |  |  | 55 | 3 |  |  | 양호 | 양호 | 양호 | 양호 | 양호 | 미정 |  |  | Y |  | 2018-03-12 11:29 | 2018-03-12 11:06 | 2018-03-12 15:15 | 2018-03-12 14:51 | 16 | 24 | 23 | 203 | 249 | AR-10.3
B44179 | SM45C | 5 | 2018-03-12 | D |  | 18 | 0 |  | 2 |  |  | 송의섭 |  |  | 1025 | 18 | YES | 4 | YES |  | 55 | 4 | YES |  | 양호 | 양호 | 양호 | 양호 | 양호 | 미정 |  |  | Y |  | 2018-03-12 16:20 | 2018-03-12 15:55 | 2018-03-12 19:22 | 2018-03-12 19:06 | 40 | 16 | 25 | 166 | 207
B44183 | 17NICRMOS6HM | 5 | 2018-03-12 | D |  | 19 | 0 |  | 3 |  |  | 송의섭 |  |  | 1027 | 1 |  | 1 |  |  | 55 | 1 |  | O | 양호 | 양호 | 양호 | 양호 | 양호 | 미정 |  |  | Y |  | 2018-03-12 20:38 | 2018-03-12 20:18 | 2018-03-12 23:58 | 2018-03-12 23:37 | 56 | 21 | 20 | 179 | 220
B44187 | 17NICRMOS6HM | 5 | 2018-03-12 | B |  | 20 | 0 |  | 4 |  |  |  | 우설식 |  | 1088 | 2 |  | 2 |  |  | 55 | 2 |  |  | 양호 | 양호 | 양호 | 양호 | 양호 | 미정 |  |  | Y |  | 2018-03-13 00:59 | 2018-03-13 00:40 | 2018-03-13 04:33 | 2018-03-13 04:11 | 42 | 22 | 19 | 192 | 233 | AR-10.25
B44191 | AE5120M | 5 | 2018-03-12 | B |  | 21 | 0 |  | 5 |  |  |  | 우설식 |  | 1084 | 3 |  | 3 |  |  | 55 | 3 |  |  | 양호 | 양호 | 양호 | 양호 | 양호 | 미정 |  |  | Y |  | 2018-03-13 05:32 | 2018-03-13 05:14 | 2018-03-13 09:35 | 2018-03-13 09:11 | 41 | 24 | 18 | 219 | 261 | AR-10.5
B44195 | AE5120HM | 5 | 2018-03-13 | C |  | 22 | 0 |  | 6 |  |  | 최용선 |  |  | 1084 | 4 |  | 4 | YES |  | 55 | 4 | YES |  | 양호 | 양호 | 양호 | 양호 | 양호 | 미정 |  |  | Y |  | 2018-03-13 10:47 | 2018-03-13 10:22 | 2018-03-13 14:03 | 2018-03-13 13:37 | 47 | 26 | 25 | 170 | 221 | AR-10.7
B44199 | SM53CM | 5 | 2018-03-13 | A |  | 23 | 0 |  | 7 |  |  | 강상완 |  |  | 1131 | 5 |  | 1 |  |  | 55 | 1 |  |  | 양호 | 양호 | 양호 | 양호 | 양호 | 미정 |  |  | Y |  | 2018-03-13 15:08 | 2018-03-13 15:00 | 2018-03-13 18:40 | 2018-03-13 18:17 | 57 | 23 | 8 | 190 | 220 | AR-10.6
B44203 | SM53CM | 5 | 2018-03-13 | A |  | 24 | 0 |  | 8 |  |  | 강상완 |  |  | 1130 | 6 |  | 2 |  |  | 55 | 2 |  |  | 양호 | 양호 | 양호 | 양호 | 양호 | 미정 |  |  | Y |  | 2018-03-13 19:09 | 2018-03-13 19:02 | 2018-03-13 22:57 | 2018-03-13 22:23 | 22 | 34 | 7 | 194 | 235 | AR-10.75
B44207 | SCR420HD | 5 | 2018-03-13 | B |  | 25 | 0 |  | 9 |  |  |  | 우설식 |  | 1082 | 7 |  | 3 | YES |  | 55 | 3 | YES |  | 양호 | 양호 | 양호 | 양호 | 양호 | 미정 |  |  | Y |  | 2018-03-13 23:14 | 2018-03-13 23:00 | 2018-03-14 03:10 | 2018-03-14 02:45 | 3 | 25 | 14 | 211 | 250 | AR-9.75 CN끊어짐
B44211 | SCR420HON | 5 | 2018-03-13 | B |  | 26 | 0 |  | 10 |  |  |  | 우설식 |  | 1093 | 8 |  | 1 |  |  | 55 | 1 |  | O | 양호 | 양호 | 양호 | 양호 | 양호 | 미정 |  |  | Y |  | 2018-03-14 03:50 | 2018-03-14 03:30 | 2018-03-14 06:50 | 2018-03-14 06:35 | 20 | 15 | 20 | 165 | 200 | AR-10.15
B44215 | SCR420HON | 5 | 2018-03-14 | C |  | 27 | 0 |  | 11 |  |  | 강상완 |  |  | 1082 | 9 |  | 2 |  |  | 55 | 2 |  |  | 양호 | 양호 | 양호 | 양호 | 양호 | 미정 |  |  | Y |  | 2018-03-14 07:54 | 2018-03-14 07:40 | 2018-03-14 11:38 | 2018-03-14 11:25 | 50 | 13 | 14 | 211 | 238 | AR-10.7
B44219 | SCR420HN | 5 | 2018-03-14 | C |  | 28 | 0 |  | 12 | YES | 150 | 최용선 |  |  | 1089 | 10 |  | 3 |  |  | 55 | 3 |  |  | 양호 | 양호 | 양호 | 양호 | 양호 | 미정 |  |  | Y |  | 2018-03-14 13:35 | 2018-03-14 13:13 | 2018-03-14 17:05 | 2018-03-14 16:44 | 95 | 21 | 22 | 189 | 232 | AR-10.6
C42749 | SM45C | 5 | 2018-03-14 | A |  | 29 | 0 | 외삽2 | 1 | [5 empty] | 1060 | 11 |  | 1 |  |  | 55 | 1 |  | O | 양호 | 양호 | 양호 | 양호 | 양호 | 미정 |  |  | Y |  | 2018-03-14 18:14 | 2018-03-14 18:00 | 2018-03-14 21:35 | 2018-03-14 21:02 | 55 | 33 | 14 | 168 | 215
C42753 | SM45C | 5 | 2018-03-14 | B |  | 30 | 0 |  | 2 | [5 empty] | 1085 | 12 |  | 2 |  |  | 55 | 2 |  |  | 양호 | 양호 | 양호 | 양호 | 양호 | 미정 |  |  | Y |  | 2018-03-14 22:41 | 2018-03-14 22:20 | 2018-03-15 01:45 | 2018-03-15 01:30 | 45 | 15 | 21 | 170 | 205
C42757 | SM45C | 5 | 2018-03-14 | B |  | 31 | 0 |  | 3 |  |  | 남문희 |  |  | 1075 | 13 |  | 3 |  |  | 55 | 3 |  |  | 양호 | 양호 | 양호 | 양호 | 양호 | 미정 |  |  | Y |  | 2018-03-15 02:50 | 2018-03-15 02:35 | 2018-03-15 06:05 | 2018-03-15 05:44 | 50 | 21 | 15 | 174 | 210
C42761 | SM45C-JY | 5 | 2018-03-15 | D |  | 32 | 0 |  | 4 |  |  | 남태희 | 장신일 |  | 1101 | 14 |  | 4 | YES |  | 55 | 4 | YES |  | 양호 | 양호 | 양호 | 양호 | 양호 | 미정 |  |  | Y |  | 2018-03-15 07:19 | 2018-03-15 07:05 | 2018-03-15 10:10 | 2018-03-15 10:01 | 60 | 9 | 14 | 162 | 185
B44239 | 16MNCRS5HAM | 5 | 2018-03-15 | D |  | 33 | 0 |  | 5 |  |  | 송의섭 |  |  | 1029 | 15 |  | 1 | YES |  | 55 | 1 | YES |  | 양호 | 양호 | 양호 | 양호 | 양호 | 미정 |  |  | Y |  | 2018-03-15 11:49 | 2018-03-15 11:30 | 2018-03-15 15:03 | 2018-03-15 14:51 | 80 | 12 | 19 | 182 | 213 | C/N 지금융착
B44245 | SCR420HB | 5 | 2018-03-15 | A |  | 34 | 0 |  | 6 |  |  |  | 강상완 |  | 1137 | 16 |  | 1 |  |  | 55 | 1 |  | O | 양호 | 양호 | 양호 | 양호 | 양호 | 미정 |  |  | Y |  | 2018-03-15 18:17 | 2018-03-15 17:50 | 2018-03-15 21:30 | 2018-03-15 21:14 | 167 | 16 | 27 | 176 | 220 | AR-10.1
B44249 | SCM420HT | 5 | 2018-03-15 | B |  | 35 | 0 |  | 7 |  |  | 강상완 | 김민곤 |  | 1083 | 17 |  | 2 |  |  | 55 | 2 |  |  | 양호 | 양호 | 양호 | 양호 | 양호 | 미정 |  |  | Y |  | 2018-03-15 22:29 | 2018-03-15 22:15 | 2018-03-16 02:23 | 2018-03-16 02:10 | 45 | 13 | 14 | 222 | 248 | AR-10.45
B44253 | SCM420C1 | 5 | 2018-03-15 | B |  | 36 | 0 |  | 8 | [5 empty] | 1081 | 18 |  | 3 |  |  | 55 | 3 |  |  | 양호 | 양호 | 양호 | 양호 | 양호 | 미정 |  |  | Y |  | 2018-03-16 03:05 | 2018-03-16 02:45 | 2018-03-16 06:54 | 2018-03-16 06:39 | 22 | 15 | 20 | 214 | 249 | AR-10
B44257 | 50CRV4 | 5 | 2018-03-16 | D |  | 37 | 0 |  | 9 |  |  | 송의섭 |  |  | 1087 | 19 | YES | 4 | YES |  | 55 | 4 | YES |  | 양호 | 양호 | 양호 | 양호 | 양호 | 미정 |  |  | Y |  | 2018-03-16 07:43 | 2018-03-16 07:20 | 2018-03-16 11:30 | 2018-03-16 11:19 | 26 | 11 | 23 | 216 | 250
A44306 | SCM822HT | 5 | 2018-03-16 | D |  | 38 | 0 |  | 10 |  |  | 송의섭 |  |  | 1089 | 1 |  | 1 | YES |  | 55 | 1 | YES | O | 양호 | 양호 | 양호 | 양호 | 양호 | 미정 |  |  | Y |  | 2018-03-16 12:35 | 2018-03-16 12:18 | 2018-03-16 16:00 | 2018-03-16 19:09 | 48 | -189 | 17 | 394 | 222 | 1연주에서 오버플러워 발생으로 C/N 파손으로 조업중단
A44310 | SCM822HT | 5 | 2018-03-16 | A |  | 39 | 0 |  | 11 |  |  | 강상완 | 김민곤 |  | 1124 | 2 |  | 1 |  |  | 55 | 1 |  | O | 양호 | 양호 | 양호 | 양호 | 양호 | 미정 |  |  | Y |  | 2018-03-16 18:07 | 2018-03-16 17:40 | 2018-03-16 21:25 | 2018-03-16 21:04 | 100 | 21 | 27 | 176 | 225 | AR-9.8
A44314 | AE51B20MK | 5 | 2018-03-16 | C |  | 40 | 0 |  | 12 | [5 empty] | 1082 | 3 |  | 2 |  |  | 55 | 2 |  |  | 양호 | 양호 | 양호 | 양호 | 양호 | 미정 |  |  | Y |  | 2018-03-16 22:28 | 2018-03-16 21:58 | 2018-03-17 01:40 | 2018-03-17 01:11 | 33 | 29 | 30 | 163 | 222 | AR-9.8
A44318 | AE5124H | 5 | 2018-03-16 | C |  | 41 | 0 |  | 13 | YES |  | 윤호철 | 김웅철 |  | 1095 | 4 |  | 3 | YES |  | 55 | 3 | YES |  | 양호 | 양호 | 양호 | 양호 | 양호 | 미정 |  |  | Y |  | 2018-03-17 02:53 | 2018-03-17 02:25 | 2018-03-17 06:12 | 2018-03-17 05:41 | 45 | 31 | 28 | 168 | 227 | AR-10.6 CN철피녹음
B44276 | SM45C | 5 | 2018-03-17 | D |  | 42 | 0 | 외삽3 | 1 |  |  | 장신일 |  |  | 1086 | 5 |  | 1 |  |  | 55 | 1 |  | O | 양호 | 양호 | 양호 | 양호 | 양호 | 미정 |  |  | Y |  | 2018-03-17 07:26 | 2018-03-17 07:13 | 2018-03-17 10:53 | 2018-03-17 10:12 | 61 | 41 | 13 | 165 | 220 | P/P 180106-07-182
A44326 | AE6418HG | 5 | 2018-03-17 | D |  | 43 | 0 |  | 2 |  |  | 송의섭 |  |  | 1086 | 6 |  | 2 | YES |  | 55 | 2 | YES |  | 양호 | 양호 | 양호 | 양호 | 양호 | 미정 |  |  | Y |  | 2018-03-17 11:30 | 2018-03-17 11:15 | 2018-03-17 15:20 | 2018-03-17 14:53 | 22 | 27 | 15 | 203 | 245 | C/N 철피 찢어짐
A44331 | SCM440 | 5 | 2018-03-17 | A |  | 44 | 0 |  | 3 |  |  |  | 장신일 |  | 1152 | 7 |  | 1 |  |  | 55 | 1 |  | O | 양호 | 양호 | 양호 | 양호 | 양호 | 미정 |  |  | Y |  | 2018-03-17 16:33 | 2018-03-17 16:20 | 2018-03-17 19:37 | 2018-03-17 19:17 | 60 | 20 | 13 | 163 | 197 | AR-10.3
B44287 | AE4140Q | 5 | 2018-03-17 | A |  | 45 | 0 |  | 4 |  |  | 장신일 | 김민곤 |  | 1141 | 8 |  | 2 |  |  | 55 | 2 |  |  | 양호 | 양호 | 양호 | 양호 | 양호 | 미정 |  |  | Y |  | 2018-03-17 19:59 | 2018-03-17 19:50 | 2018-03-17 23:15 | 2018-03-17 22:55 | 13 | 20 | 9 | 175 | 205 | AR-10.35
B44291 | AE4130MV | 5 | 2018-03-17 | C |  | 46 | 0 |  | 5 |  |  |  | 최용선 |  | 1090 | 9 |  | 3 |  |  | 55 | 3 |  |  | 양호 | 양호 | 양호 | 양호 | 양호 | 미정 |  |  | Y |  | 2018-03-18 00:02 | 2018-03-17 23:40 | 2018-03-18 03:45 | 2018-03-18 03:34 | 25 | 11 | 22 | 213 | 245 | AR-10.7
B44295 | AE4130MV | 5 | 2018-03-17 | C |  | 47 | 0 |  | 6 |  |  |  | 최용선 |  | 1092 | 10 |  | 4 | YES |  | 55 | 4 | YES |  | 양호 | 양호 | 양호 | 양호 | 양호 | 미정 |  |  | Y |  | 2018-03-18 04:36 | 2018-03-18 04:25 | 2018-03-18 08:05 | 2018-03-18 07:43 | 40 | 22 | 11 | 187 | 220 | AR-10.7
B44299 | ATA105M2 | 5 | 2018-03-18 | D |  | 48 | 0 |  | 7 |  |  | 송의섭 |  |  | 1078 | 11 |  | 1 |  |  | 55 | 1 |  |  | 양호 | 양호 | 양호 | 양호 | 양호 | 미정 |  |  | Y |  | 2018-03-18 09:11 | 2018-03-18 09:03 | 2018-03-18 12:42 | 2018-03-18 12:22 | 58 | 20 | 8 | 191 | 219
B44303 | ATA105M2 | 5 | 2018-03-18 | D |  | 49 | 0 |  | 8 |  |  | 송의섭 |  |  | 1086 | 12 |  | 2 |  |  | 55 | 2 |  |  | 양호 | 양호 | 양호 | 양호 | 양호 | 미정 |  |  | Y |  | 2018-03-18 13:23 | 2018-03-18 13:05 | 2018-03-18 16:25 | 2018-03-18 16:06 | 23 | 19 | 18 | 163 | 200 | AR-10.2
B44307 | KFMN445V | 5 | 2018-03-18 | B |  | 50 | 0 |  | 9 |  |  | 우설식 |  |  | 1087 | 13 |  | 3 |  |  | 55 | 3 |  |  | 양호 | 양호 | 양호 | 양호 | 양호 | 미정 |  |  | Y |  | 2018-03-18 17:44 | 2018-03-18 17:15 | 2018-03-18 21:00 | 2018-03-18 20:47 | 50 | 13 | 29 | 184 | 225 | AR-10.2
B44311 | KFMN445V | 5 | 2018-03-18 | B |  | 51 | 0 |  | 10 |  |  |  | 우설식 |  | 1085 | 14 |  | 4 | YES |  | 55 | 4 | YES |  | 양호 | 양호 | 양호 | 양호 | 양호 | 미정 |  |  | Y |  | 2018-03-18 22:05 | 2018-03-18 21:53 | -287861 | 2018-03-19 07:52 | 53 | -476686552 | 12 | 587 | -476685953
B44313 | KFMN445V | 5 | 2018-03-18 | C |  | 52 | 0 |  | 11 |  |  | 최용선 |  |  | 1099 | 14 |  | 4 | YES |  | 55 | 4 | YES |  | 양호 | 양호 | 양호 | 양호 | 양호 | 미정 |  |  | Y |  | 2018-03-19 05:43 | 2018-03-19 05:30 | 2018-03-19 09:33 | 2018-03-19 09:16 | 510 | 17 | 13 | 214 | 243 | AR-10.1
B44318 | KFMN445V | 5 | 2018-03-19 | D |  | 53 | 0 | 외삽4 | 1 |  |  | 송의섭 |  |  | 1085 | 15 |  | 1 |  |  | 55 | 1 |  |  | 양호 | 양호 | 양호 | 양호 | 양호 | 미정 |  |  | Y |  | 2018-03-19 11:28 | 2018-03-19 11:20 | 2018-03-19 14:37 | 2018-03-19 14:16 | 107 | 21 | 8 | 168 | 197
B44322 | KST523 | 5 | 2018-03-19 | B |  | 54 | 0 |  | 2 |  |  |  | 우설식 |  | 1080 | 16 |  | 2 |  |  | 55 | 2 |  |  | 양호 | 양호 | 양호 | 양호 | 양호 | 미정 |  |  | Y |  | 2018-03-19 15:48 | 2018-03-19 15:20 | 2018-03-19 18:59 | 2018-03-19 18:44 | 43 | 15 | 28 | 177 | 219 | AR-10.55
B44325 | AE4137HMA | 5 | 2018-03-19 | B |  | 55 | 0 |  | 3 |  |  |  | 우설식 |  | 1086 | 17 | YES | 3 | YES |  | 55 | 3 | YES |  | 양호 | 양호 | 양호 | 양호 | 양호 | 미정 |  |  | Y |  | 2018-03-19 19:37 | 2018-03-19 19:10 | 2018-03-19 22:45 | 2018-03-19 22:38 | 11 | 7 | 27 | 181 | 215 | AR-10.25
B44329 | AE4137HMA | 5 | 2018-03-19 | C |  | 56 | 0 |  | 4 |  |  | 최용선 |  |  | 1084 | 1 |  | 1 |  |  | 55 | 1 |  | O | 양호 | 양호 | 양호 | 양호 | 양호 | 미정 |  |  | Y |  | 2018-03-20 00:56 | 2018-03-20 00:50 | 2018-03-20 06:26 | 2018-03-20 06:11 | 125 | 15 | 6 | 315 | 336 | AR-10.7
B44335 | AE4137HMA | 5 | 2018-03-20 | A |  | 57 | 0 |  | 5 | [5 empty] | 1139 | 2 |  | 2 |  |  | 55 | 2 |  |  | 양호 | 양호 | 양호 | 양호 | 양호 | 미정 |  |  | Y |  | 2018-03-20 09:28 | 2018-03-20 09:23 | 2018-03-20 12:47 | 2018-03-20 12:20 | 177 | 27 | 5 | 171 | 204 | AR-10.9
B44339 | 38MNS6 | 5 | 2018-03-20 | A |  | 58 | 0 |  | 6 |  |  | 강상완 | 김민곤 |  | 1135 | 3 |  | 3 | YES |  | 55 | 3 | YES |  | 양호 | 양호 | 양호 | 양호 | 양호 | 미정 |  |  | Y |  | 2018-03-20 13:48 | 2018-03-20 13:40 | 2018-03-20 16:50 | 2018-03-20 16:45 | 53 | 5 | 8 | 178 | 190 | AR-10.8 CN철피녹음
B44343 | AE1548 | 5 | 2018-03-20 | B |  | 59 | 0 |  | 7 |  |  | 윤석재 |  |  | 1090 | 4 |  | 1 |  |  | 55 | 1 |  | O | 양호 | 양호 | 양호 | 양호 | 양호 | 미정 |  |  | Y |  | 2018-03-20 17:55 | 2018-03-20 17:42 | 2018-03-20 21:08 | 2018-03-20 20:55 | 52 | 13 | 13 | 179 | 206 | AR-10.3
B44347 | AE1548 | 5 | 2018-03-20 | B |  | 60 | 0 |  | 8 | YES |  | 우설식 | 윤석재 |  | 1085 | 5 |  | 2 |  |  | 55 | 2 |  |  | 양호 | 양호 | 양호 | 양호 | 양호 | 미정 |  |  | Y |  | 2018-03-20 21:54 | 2018-03-20 21:41 | 2018-03-21 01:35 | 2018-03-21 01:17 | 33 | 18 | 13 | 202 | 234
B44351 | AE1548 | 5 | 2018-03-20 | C |  | 61 | 0 | 외삽5 | 1 |  |  | 최용선 |  |  | 1093 | 6 |  | 3 |  |  | 55 | 3 |  |  | 양호 | 양호 | 양호 | 양호 | 양호 | 미정 |  |  | Y |  | 2018-03-21 02:24 | 2018-03-21 02:10 | 2018-03-21 05:58 | 2018-03-21 05:37 | 35 | 21 | 14 | 193 | 228 | P/P 180120-09[207]
B44355 | AE1050 | 5 | 2018-03-21 | A |  | 62 | 0 |  | 2 | [5 empty] | 1098 | 7 |  | 4 | YES |  | 55 | 4 | YES |  | 양호 | 양호 | 양호 | 양호 | 양호 | 미정 |  |  | Y |  | 2018-03-21 06:55 | 2018-03-21 06:30 | 2018-03-21 11:26 | 2018-03-21 10:32 | 32 | 54 | 25 | 217 | 296 | AR-10.1
B44360 | AE1050 | 5 | 2018-03-21 | A |  | 63 | 0 |  | 3 | [5 empty] | 1105 | 8 |  | 1 |  |  | 55 | 1 |  |  | 양호 | 양호 | 양호 | 양호 | 양호 | 미정 |  |  | Y |  | 2018-03-21 12:19 | 2018-03-21 11:52 | 2018-03-21 15:20 | 2018-03-21 15:00 | 26 | 20 | 27 | 161 | 208 | AR-9.6
B44364 | AE1050 | 5 | 2018-03-21 | B |  | 64 | 0 |  | 4 | [5 empty] | 1086 | 9 |  | 2 |  |  | 55 | 2 |  |  | 양호 | 양호 | 양호 | 양호 | 양호 | 미정 |  |  | Y |  | 2018-03-21 16:30 | 2018-03-21 16:10 | 2018-03-21 19:35 | 2018-03-21 19:17 | 50 | 18 | 20 | 167 | 205 | AR-10.0
B44368 | AE1548M | 5 | 2018-03-21 | B |  | 65 | 0 |  | 5 | [5 empty] | 1088 | 10 |  | 3 |  |  | 55 | 3 |  |  | 양호 | 양호 | 양호 | 양호 | 양호 | 미정 |  |  | Y |  | 2018-03-21 20:27 | 2018-03-21 20:20 | 2018-03-22 00:03 | 2018-03-21 23:51 | 45 | 12 | 7 | 204 | 223 | AR-10.4
B44372 | SCM420HON | 5 | 2018-03-21 | D |  | 66 | 0 |  | 6 |  |  | 송의섭 |  |  | 1088 | 11 |  | 4 | YES |  | 55 | 4 | YES |  | 양호 | 양호 | 양호 | 양호 | 양호 | 미정 |  |  | Y |  | 2018-03-22 00:41 | 2018-03-22 00:28 | 2018-03-22 03:48 | 2018-03-22 03:41 | 25 | 7 | 13 | 180 | 200
B44376 | SM45C | 5 | 2018-03-21 | D |  | 67 | 0 |  | 7 |  |  | 장신일 | 우설식 |  | 1086 | 12 |  | 1 |  |  | 55 | 1 |  |  | 양호 | 양호 | 양호 | 양호 | 양호 | 미정 |  |  | Y |  | 2018-03-22 04:45 | 2018-03-22 04:27 | 2018-03-22 07:58 | 2018-03-22 07:40 | 39 | 18 | 18 | 174 | 211
B44380 | SM45C | 5 | 2018-03-22 | A |  | 68 | 0 |  | 8 | [5 empty] | 1130 | 13 |  | 2 |  |  | 55 | 2 |  |  | 양호 | 양호 | 양호 | 양호 | 양호 | 미정 |  |  | Y |  | 2018-03-22 08:39 | 2018-03-22 08:20 | 2018-03-22 11:58 | 2018-03-22 11:38 | 22 | 20 | 19 | 179 | 218 | AR-9.8
B44384 | SM45C | 5 | 2018-03-22 | A |  | 69 | 0 |  | 9 | [5 empty] | 1131 | 14 |  | 3 | YES |  | 55 | 3 | YES |  | 양호 | 양호 | 양호 | 양호 | 양호 | 미정 |  |  | Y |  | 2018-03-22 12:42 | 2018-03-22 12:22 | 2018-03-22 15:52 | 2018-03-22 15:38 | 24 | 14 | 20 | 175 | 210 | AR-10.1
B44389 | SM45C | 5 | 2018-03-22 | B |  | 70 | 0 |  | 10 | YES | 150 | 우설식 | 윤석재 |  | 1080 | 15 | YES | 1 | YES |  | 55 | 1 | YES | O | 양호 | 양호 | 양호 | 양호 | 양호 | 미정 |  |  | Y |  | 2018-03-22 17:45 | 2018-03-22 17:37 | 2018-03-22 20:55 | 2018-03-22 20:40 | 105 | 15 | 8 | 175 | 198 | AR-10.3 W/B상태불량으로상부해체작업함
B44393 | AE1548 | 5 | 2018-03-22 | B |  | 71 | 0 | 외삽6 | 1 |  |  | 우설식 |  |  | 1086 | 1 |  | 1 |  |  | 55 | 1 |  | O | 양호 | 양호 | 양호 | 양호 | 양호 | 미정 |  |  | Y |  | 2018-03-22 21:50 | 2018-03-22 21:35 | 2018-03-23 01:27 | 2018-03-23 01:08 | 40 | 19 | 15 | 198 | 232 | P/P 180122-02 (195)
B44397 | AE1548 | 5 | 2018-03-22 | D |  | 72 | 0 |  | 2 |  |  | 송의섭 |  |  | 1086 | 2 |  | 2 |  |  | 55 | 2 |  |  | 양호 | 양호 | 양호 | 양호 | 양호 | 미정 |  |  | Y |  | 2018-03-23 02:00 | 2018-03-23 01:53 | 2018-03-23 05:30 | 2018-03-23 05:19 | 26 | 11 | 7 | 199 | 217
B44401 | AE1548 | 5 | 2018-03-23 | A |  | 73 | 0 |  | 3 |  |  | 송의섭 |  |  | 1112 | 3 |  | 3 |  |  | 55 | 3 |  |  | 양호 | 양호 | 양호 | 양호 | 양호 | 미정 |  |  | Y |  | 2018-03-23 06:20 | 2018-03-23 06:00 | 2018-03-23 10:14 | 2018-03-23 09:46 | 30 | 28 | 20 | 205 | 254
B44405 | AE1548 | 5 | 2018-03-23 | A |  | 74 | 0 |  | 4 | [5 empty] | 1130 | 4 |  | 4 | YES |  | 55 | 4 | YES |  | 양호 | 양호 | 양호 | 양호 | 양호 | 미정 |  |  | Y |  | 2018-03-23 10:37 | 2018-03-23 10:28 | 2018-03-23 14:45 | 2018-03-23 14:09 | 14 | 36 | 9 | 212 | 257 | AR-10.1
B44408 | SM45CS | 5 | 2018-03-23 | C |  | 75 | 0 |  | 5 |  |  | 최용선 |  |  | 1092 | 5 |  | 1 |  |  | 55 | 1 |  |  | 양호 | 양호 | 양호 | 양호 | 양호 | 미정 |  |  | Y |  | 2018-03-23 16:15 | 2018-03-23 16:08 | 2018-03-23 20:05 | 2018-03-23 19:50 | 83 | 15 | 7 | 215 | 237 | AR-10.4
B44412 | SM45CS | 5 | 2018-03-23 | C |  | 76 | 0 |  | 6 |  |  | 최용선 |  |  | 1077 | 6 |  | 2 |  |  | 55 | 2 |  |  | 양호 | 양호 | 양호 | 양호 | 양호 | 미정 |  |  | Y |  | 2018-03-23 20:22 | 2018-03-23 20:14 | 2018-03-23 23:33 | 2018-03-23 23:14 | 9 | 19 | 8 | 172 | 199 | AR-10.0
B44416 | SFMN438VM2 | 5 | 2018-03-23 | D |  | 77 | 0 |  | 7 |  |  | 송의섭 |  |  | 1084 | 7 |  | 3 |  |  | 55 | 3 |  |  | 양호 | 양호 | 양호 | 양호 | 양호 | 미정 |  |  | Y |  | 2018-03-24 00:27 | 2018-03-24 00:10 | 2018-03-24 03:48 | 2018-03-24 03:34 | 37 | 14 | 17 | 187 | 218
B44420 | SFMN438VM2 | 5 | 2018-03-23 | D |  | 78 | 0 |  | 8 |  |  | 송의섭 |  |  | 1087 | 8 |  | 4 | YES |  | 55 | 4 | YES |  | 양호 | 양호 | 양호 | 양호 | 양호 | 미정 |  |  | Y |  | 2018-03-24 04:20 | 2018-03-24 04:10 | 2018-03-24 07:48 | 2018-03-24 07:29 | 22 | 19 | 10 | 190 | 218
B44424 | AE4137HMA | 5 | 2018-03-24 | A |  | 79 | 0 |  | 9 | [5 empty] | 1139 | 9 |  | 1 |  |  | 55 | 1 |  |  | 양호 | 양호 | 양호 | 양호 | 양호 | 미정 |  |  | Y |  | 2018-03-24 09:12 | 2018-03-24 08:54 | 2018-03-24 12:32 | 2018-03-24 12:08 | 66 | 24 | 18 | 176 | 218 | AR-9.2
B42832 | AE15B36C2 | 6 | 2018-01-04 | D | LADLE 대보수 첫회 | 1 | 0 | 내삽 | 1 | [5 empty] | 1096 | 1 |  | 1 | YES |  | 55 | 1 | YES |  | 양호 | 양호 | 양호 | 양호 | 양호 | 미정 |  |  | Y |  | 2018-01-04 15:09 | 2018-01-04 15:04 | 2018-01-04 19:00 | 2018-01-04 18:33 | 16699 | 27 | 5 | 204 | 236 | P/P 170907-03-208 AR-9.95 CN철피녹음 |  | 2018-01-02 22:00 | 2018-01-04 06:30 | 1950 | 650 | 30 | 5 | 2018-01-04 07:00 | 2018-01-04 15:00 | 480 | 1096 | 298 | 312 | 343 | 9
B42839 | SM35C | 6 | 2018-01-04 | A |  | 2 | 0 |  | 2 |  |  | 장신일 |  |  | 1121 | 2 |  | 1 | YES |  | 55 | 1 | YES |  | 양호 | 양호 | 양호 | 양호 | 양호 | 미정 |  |  | Y |  | 2018-01-04 22:24 | 2018-01-04 22:10 | 2018-01-05 01:55 | 2018-01-05 01:08 | 190 | 47 | 14 | 164 | 225 | AR-10.90 CN철피구멍발생 및 끝단찌저짐
B42843 | SCM440 | 6 | 2018-01-04 | A |  | 3 | 0 |  | 3 |  |  | 송의섭 |  |  | 1113 | 3 |  | 1 |  |  | 55 | 1 |  | O | 양호 | 양호 | 양호 | 양호 | 양호 | 미정 |  |  | Y |  | 2018-01-05 02:25 | 2018-01-05 02:11 | 2018-01-05 06:00 | 2018-01-05 05:49 | 16 | 11 | 14 | 204 | 229 | AR-10.20
B42847 | SCM440HM2 | 6 | 2018-01-05 | C |  | 4 | 0 |  | 4 |  |  | 최용선 |  |  | 1088 | 4 |  | 2 |  |  | 55 | 2 |  |  | 양호 | 양호 | 양호 | 양호 | 양호 | 미정 |  |  | Y |  | 2018-01-05 06:37 | 2018-01-05 06:23 | 2018-01-05 10:40 | 2018-01-05 10:05 | 23 | 35 | 14 | 207 | 257 | AR-10.4
B42851 | SCM440HM2 | 6 | 2018-01-05 | C |  | 5 | 0 |  | 5 |  |  | 최용선 |  |  | 1088 | 5 |  | 3 | YES |  | 55 | 3 | YES |  | 양호 | 양호 | 양호 | 양호 | 양호 | 미정 |  |  | Y |  | 2018-01-05 11:30 | 2018-01-05 11:11 | 2018-01-05 14:52 | 2018-01-05 14:26 | 31 | 26 | 19 | 176 | 221 | AR-9.75
B42855 | SCM415C2 | 6 | 2018-01-05 | D |  | 6 | 0 |  | 6 |  |  | 송의섭 |  |  | 1086 | 6 |  | 1 | NO |  | 65 | 1 | NO | O | 양호 | 양호 | 양호 | 양호 | 양호 | 미정 |  |  | INGOT |  | 2018-01-05 16:01 | 2018-01-05 15:52 | 2018-01-05 19:15 | 2018-01-05 18:36 | 60 | 39 | 9 | 155 | 203
A42884 | AE5120M | 6 | 2018-01-05 | D |  | 7 | 0 |  | 7 |  |  | 송의섭 |  |  | 1086 | 7 |  | 2 | YES |  | 65 | 2 | YES |  | 양호 | 양호 | 양호 | 양호 | 양호 | 미정 |  |  | Y |  | 2018-01-05 19:39 | 2018-01-05 19:35 | 2018-01-05 23:17 | 2018-01-05 22:54 | 20 | 23 | 4 | 194 | 222
A42888 | AE5120HM | 6 | 2018-01-05 | A |  | 8 | 0 |  | 8 |  |  | 강상완 |  |  | 1124 | 8 |  | 3 | YES |  | 55 | 3 | YES |  | 양호 | 양호 | 양호 | 양호 | 양호 | 미정 |  |  | Y |  | 2018-01-05 23:44 | 2018-01-05 23:30 | 2018-01-06 03:13 | 2018-01-06 02:52 | 13 | 21 | 14 | 188 | 223 | AR-9.8 C/N 철피 구멍송송 및 철피 녹음
A42892 | FPA-27MNCR5H | 6 | 2018-01-05 | A |  | 9 | 0 |  | 9 |  |  |  | 장신일 |  | 1122 | 9 |  | 1 |  |  | 55 | 1 |  | O | 양호 | 양호 | 양호 | 양호 | 양호 | 미정 |  |  | Y |  | 2018-01-06 03:39 | 2018-01-06 03:26 | 2018-01-06 06:53 | 2018-01-06 06:39 | 13 | 14 | 13 | 180 | 207 | AR-9.65
A42896 | FPA-27MNCR5H | 6 | 2018-01-06 | C |  | 10 | 0 |  | 10 |  |  |  | 김웅철 |  | 1087 | 10 |  | 2 |  |  | 55 | 2 |  |  | 양호 | 양호 | 양호 | 양호 | 양호 | 미정 |  |  | Y |  | 2018-01-06 08:06 | 2018-01-06 07:40 | 2018-01-06 11:30 | 2018-01-06 11:09 | 47 | 21 | 26 | 183 | 230 | AR-10.1
A42900 | STB3D | 6 | 2018-01-06 | C |  | 11 | 0 |  | 11 |  |  | 최용선 | 김웅철 |  | 1090 | 11 |  | 3 |  |  | 55 | 3 |  |  | 양호 | 양호 | 양호 | 양호 | 양호 | 미정 |  |  | Y |  | 2018-01-06 12:26 | 2018-01-06 12:05 | 2018-01-06 16:12 | 2018-01-06 15:51 | 35 | 21 | 21 | 205 | 247 | AR-9.7
A42904 | STB3D | 6 | 2018-01-06 | D |  | 12 | 0 |  | 12 | YES | 150 | 장신일 |  |  | 1087 | 12 |  | 4 | YES |  | 55 | 4 | YES |  | 양호 | 양호 | 양호 | 양호 | 양호 | 미정 |  |  | Y |  | 2018-01-06 17:24 | 2018-01-06 17:20 | 2018-01-06 20:35 | 2018-01-06 20:24 | 68 | 11 | 4 | 181 | 195
A42908 | STB3D | 6 | 2018-01-06 | D |  | 13 | 0 | 외삽1 | 1 |  |  | 장신일 |  |  | 1088 | 13 |  | 1 |  |  | 55 | 1 |  |  | 양호 | 양호 | 양호 | 양호 | 양호 | 미정 |  |  | Y |  | 2018-01-06 21:42 | 2018-01-06 21:35 | 2018-01-07 01:18 | 2018-01-07 00:50 | 60 | 28 | 7 | 189 | 223 | AR-10.8
A42912 | SCM440ILS | 6 | 2018-01-06 | B |  | 14 | 0 |  | 2 |  |  | 윤석재 |  |  | 1087 | 14 |  | 2 |  |  | 55 | 2 |  |  | 양호 | 양호 | 양호 | 양호 | 양호 | 미정 |  |  | INGOT |  | 2018-01-07 01:52 | 2018-01-07 01:40 | 2018-01-07 04:25 | 2018-01-07 04:08 | 22 | 17 | 12 | 136 | 165 | AR-10.45 조괴장 3톤 남아서 1기 14번에 합탕함
A42915 | SCR420HB | 6 | 2018-01-06 | B |  | 15 | 0 |  | 3 |  |  | 윤석재 |  |  | 1084 | 15 |  | 3 | YES |  | 55 | 3 | YES |  | 양호 | 양호 | 양호 | 양호 | 양호 | 미정 |  |  | Y |  | 2018-01-07 04:58 | 2018-01-07 04:45 | 2018-01-07 08:00 | 2018-01-07 07:41 | 20 | 19 | 13 | 163 | 195 | AR-10.4 C/N 끝단깨짐
B42892 | KBMA75S | 6 | 2018-01-07 | C |  | 16 | 0 |  | 4 |  |  |  | 김웅철 |  | 1094 | 16 |  | 1 |  |  | 55 | 1 |  | O | 양호 | 양호 | 양호 | 양호 | 양호 | 미정 |  |  | Y |  | 2018-01-07 08:21 | 2018-01-07 08:15 | 2018-01-07 12:00 | 2018-01-07 11:47 | 15 | 13 | 6 | 206 | 225 | AR-10.75
B42896 | SNCM439P | 6 | 2018-01-07 | C |  | 17 | 0 |  | 5 |  |  | 최용선 |  |  | 1080 | 17 |  | 2 |  |  | 55 | 2 |  |  | 양호 | 양호 | 양호 | 양호 | 양호 | 미정 |  |  | Y |  | 2018-01-07 12:26 | 2018-01-07 12:11 | 2018-01-07 16:50 | 2018-01-07 16:20 | 11 | 30 | 15 | 234 | 279 | AR-10.45
A42927 | BP-SM45CRBK | 6 | 2018-01-07 | D |  | 18 | 0 |  | 6 | [5 empty] | 1027 | 18 |  | 3 |  |  | 55 | 3 |  |  | 양호 | 양호 | 양호 | 양호 | 양호 | 미정 |  |  | Y |  | 2018-01-07 17:07 | 2018-01-07 16:57 | 2018-01-07 20:32 | 2018-01-07 19:53 | 7 | 39 | 10 | 166 | 215 | AR-10.40
B42905 | AE4330VM | 6 | 2018-01-07 | B |  | 19 | 0 |  | 7 |  |  | 송의섭 |  |  | 1082 | 19 | YES | 4 | YES |  | 55 | 4 | YES |  | 양호 | 양호 | 양호 | 양호 | 양호 | 미정 |  |  | Y |  | 2018-01-07 22:03 | 2018-01-07 21:50 | 2018-01-08 01:52 | 2018-01-08 01:37 | 78 | 15 | 13 | 214 | 242
B42913 | SM45C | 6 | 2018-01-08 | C |  | 20 | 0 |  | 8 | [5 empty] | 1095 | 1 |  | 1 |  |  | 55 | 1 |  |  | 양호 | 양호 | 양호 | 양호 | 양호 | 미정 |  |  | Y |  | 2018-01-08 07:05 | 2018-01-08 06:50 | 2018-01-08 10:38 | 2018-01-08 10:04 | 298 | 34 | 15 | 179 | 228 | AR-10.3
B42917 | SM45C | 6 | 2018-01-08 | C |  | 21 | 0 |  | 9 |  |  | 최용선 |  |  | 1088 | 2 |  | 2 |  |  | 55 | 2 |  |  | 양호 | 양호 | 양호 | 양호 | 양호 | 미정 |  |  | Y |  | 2018-01-08 11:40 | 2018-01-08 11:20 | 2018-01-08 14:45 | 2018-01-08 14:30 | 42 | 15 | 20 | 170 | 205 | AR-9.5
B42921 | SNCM8I | 6 | 2018-01-08 | A |  | 22 | 0 |  | 10 |  |  | 강상완 |  |  | 1128 | 3 |  | 3 |  |  | 55 | 3 |  |  | 양호 | 양호 | 양호 | 양호 | 양호 | 미정 |  |  | INGOT |  | 2018-01-08 15:54 | 2018-01-08 15:42 | 2018-01-08 18:30 | 2018-01-08 18:14 | 57 | 16 | 12 | 140 | 168 | AR-9.8
B42925 | SCM440 | 6 | 2018-01-08 | A |  | 23 | 0 |  | 11 | [5 empty] | 1147 | 4 |  | 4 | YES |  | 55 | 4 | YES |  | 양호 | 양호 | 양호 | 양호 | 양호 | 미정 |  |  | Y |  | 2018-01-08 20:18 | 2018-01-08 19:59 | 2018-01-08 23:45 | 2018-01-08 23:30 | 89 | 15 | 19 | 192 | 226 | AR-10.10
B42929 | SCM440HF-JY | 6 | 2018-01-08 | B |  | 24 | 0 |  | 12 | YES | 150 |  | 윤석재 |  | 1089 | 5 |  | 1 |  |  | 55 | 1 |  |  | 양호 | 양호 | 양호 | 양호 | 양호 | 미정 |  |  | Y |  | 2018-01-09 00:23 | 2018-01-09 00:10 | 2018-01-09 04:00 | 2018-01-09 03:40 | 25 | 20 | 13 | 197 | 230 | AR-10
A42959 | BP-SCR420HC | 6 | 2018-01-08 | B |  | 25 | 0 | 외삽2 | 1 |  |  |  | 윤석재 |  | 1078 | 6 |  | 2 |  |  | 55 | 2 |  |  | 양호 | 양호 | 양호 | 양호 | 양호 | 미정 |  |  | Y |  | 2018-01-09 04:48 | 2018-01-09 04:35 | 2018-01-09 07:55 | 2018-01-09 07:27 | 35 | 28 | 13 | 159 | 200 | P/P 170822-03 (203)
A42963 | AE1055LS | 6 | 2018-01-09 | C |  | 26 | 0 |  | 2 |  |  |  | 김웅철 |  | 1088 | 7 |  | 3 |  |  | 55 | 3 |  |  | 양호 | 양호 | 양호 | 양호 | 양호 | 미정 |  |  | Y |  | 2018-01-09 09:08 | 2018-01-09 08:55 | 2018-01-09 12:20 | 2018-01-09 11:58 | 60 | 22 | 13 | 171 | 205 | AR-10.0
A42967 | AE1055LS | 6 | 2018-01-09 | C |  | 27 | 0 |  | 3 |  |  |  | 김웅철 |  | 1095 | 8 |  | 4 | YES |  | 55 | 4 | YES |  | 양호 | 양호 | 양호 | 양호 | 양호 | 미정 |  |  | Y |  | 2018-01-09 13:13 | 2018-01-09 13:03 | 2018-01-09 16:30 | 2018-01-09 15:57 | 43 | 33 | 10 | 163 | 207 | AR-10.0
A42971 | SP-AE1055LS | 6 | 2018-01-09 | A |  | 28 | 0 |  | 4 |  |  | 강상완 |  |  | 1122 | 9 |  | 1 |  |  | 55 | 1 |  |  | 양호 | 양호 | 양호 | 양호 | 양호 | 미정 |  |  | Y |  | 2018-01-09 17:31 | 2018-01-09 17:15 | 2018-01-09 20:35 | 2018-01-09 20:15 | 45 | 20 | 16 | 164 | 200 | AR-9.6
B42949 | AE15B35C | 6 | 2018-01-09 | A |  | 29 | 0 |  | 5 |  |  | 강상완 |  |  | 1139 | 10 |  | 2 |  |  | 55 | 2 |  |  | 양호 | 양호 | 양호 | 양호 | 양호 | 미정 |  |  | Y |  | 2018-01-09 21:18 | 2018-01-09 21:10 | 2018-01-10 01:05 | 2018-01-10 00:49 | 35 | 16 | 8 | 210 | 235 | AR-9.85
B42953 | SM45C | 6 | 2018-01-09 | B |  | 30 | 0 |  | 6 |  |  | 윤석재 |  |  | 1095 | 11 |  | 3 | YES |  | 55 | 3 | YES |  | 양호 | 양호 | 양호 | 양호 | 양호 | 미정 |  |  | Y |  | 2018-01-10 01:21 | 2018-01-10 01:10 | 2018-01-10 06:30 | 2018-01-10 06:20 | 5 | 10 | 11 | 299 | 320 | AR-10.4 CN철피녹음
B42957 | KBMA75S | 6 | 2018-01-10 | D |  | 31 | 0 |  | 7 |  |  | 송의섭 |  |  | 1087 | 12 |  | 1 |  |  | 55 | 1 |  | O | 양호 | 양호 | 양호 | 양호 | 양호 | 미정 |  |  | Y |  | 2018-01-10 07:37 | 2018-01-10 07:28 | 2018-01-10 11:05 | 2018-01-10 10:49 | 58 | 16 | 9 | 192 | 217
B42961 | SCR420HBS | 6 | 2018-01-10 | D |  | 32 | 0 |  | 8 |  |  | 송의섭 |  |  | 1086 | 13 |  | 2 |  |  | 55 | 2 |  |  | 양호 | 양호 | 양호 | 양호 | 양호 | 미정 |  |  | Y |  | 2018-01-10 12:06 | 2018-01-10 11:58 | 2018-01-10 15:12 | 2018-01-10 14:53 | 53 | 19 | 8 | 168 | 194
B42965 | AE4140M12 | 6 | 2018-01-10 | A |  | 33 | 0 |  | 9 | YES |  | 강상완 | 우설식 |  | 1129 | 14 |  | 3 |  |  | 55 | 3 |  |  | 양호 | 양호 | 양호 | 양호 | 양호 | 미정 |  |  | Y |  | 2018-01-10 16:33 | 2018-01-10 16:23 | 2018-01-10 19:58 | 2018-01-10 19:38 | 71 | 20 | 10 | 185 | 215 | AR-9.40
B42969 | AE4140M12 | 6 | 2018-01-10 | A |  | 34 | 0 | 외삽3 | 1 |  |  |  | 강상완 |  | 1087 | 15 |  | 4 | YES |  | 55 | 4 | YES |  | 양호 | 양호 | 양호 | 양호 | 양호 | 미정 |  |  | Y |  | 2018-01-10 20:43 | 2018-01-10 20:35 | 2018-01-11 00:36 | 2018-01-11 00:13 | 37 | 23 | 8 | 210 | 241 | P/P 171127-08(219)
B42973 | 16MNCRS5HAM | 6 | 2018-01-10 | B |  | 35 | 0 |  | 2 | [5 empty] | 1127 | 16 |  | 1 |  |  | 55 | 1 |  | O | 양호 | 양호 | 양호 | 양호 | 양호 | 미정 |  |  | Y |  | 2018-01-11 01:13 | 2018-01-11 01:08 | 2018-01-11 04:50 | 2018-01-11 04:37 | 32 | 13 | 5 | 204 | 222 | AR-10.40
B42977 | 16MNCRS5HAM | 6 | 2018-01-10 | B |  | 36 | 0 |  | 3 | [5 empty] | 1088 | 17 |  | 2 |  |  | 55 | 2 |  |  | 양호 | 양호 | 양호 | 양호 | 양호 | 미정 |  |  | Y |  | 2018-01-11 05:28 | 2018-01-11 05:15 | 2018-01-11 08:40 | 2018-01-11 08:28 | 25 | 12 | 13 | 180 | 205
A43008 | 42CRMO4MS | 6 | 2018-01-11 | D |  | 37 | 0 |  | 4 |  |  | 송의섭 |  |  | 1086 | 18 |  | 3 |  |  | 55 | 3 |  |  | 양호 | 양호 | 양호 | 양호 | 양호 | 미정 |  |  | Y |  | 2018-01-11 08:50 | 2018-01-11 08:45 | 2018-01-11 12:16 | 2018-01-11 11:43 | 5 | 33 | 5 | 173 | 211
B42989 | SM45C | 6 | 2018-01-11 | A |  | 38 | 0 |  | 5 |  |  | 강상완 |  |  | 1110 | 1 |  | 1 |  |  | 55 | 1 |  | O | 양호 | 양호 | 양호 | 양호 | 양호 | 미정 |  |  | Y |  | 2018-01-11 18:15 | 2018-01-11 17:59 | 2018-01-11 21:18 | 2018-01-11 21:07 | 343 | 11 | 16 | 172 | 199 | AR-10.55
B42993 | 16MNCR5H | 6 | 2018-01-11 | C |  | 39 | 0 |  | 6 |  |  |  | 강상완 |  | 1088 | 2 |  | 2 |  |  | 55 | 2 |  |  | 양호 | 양호 | 양호 | 양호 | 양호 | 미정 |  |  | Y |  | 2018-01-11 22:40 | 2018-01-11 22:20 | 2018-01-12 01:55 | 2018-01-12 01:37 | 62 | 18 | 20 | 177 | 215 | AR-9.7
B42997 | 16MNCR5H | 6 | 2018-01-11 | C |  | 40 | 0 |  | 7 |  |  | 최용선 |  |  | 1089 | 3 |  | 3 |  |  | 55 | 3 |  |  | 양호 | 양호 | 양호 | 양호 | 양호 | 미정 |  |  | Y |  | 2018-01-12 02:48 | 2018-01-12 02:30 | 2018-01-12 06:10 | 2018-01-12 05:58 | 35 | 12 | 18 | 190 | 220 | AR-10.75
B43001 | AE4145M2 | 6 | 2018-01-12 | D |  | 41 | 0 |  | 8 |  |  | 송의섭 |  |  | 1087 | 4 |  | 4 | YES |  | 55 | 4 | YES |  | 양호 | 양호 | 양호 | 양호 | 양호 | 미정 |  |  | Y |  | 2018-01-12 07:15 | 2018-01-12 06:52 | 2018-01-12 11:15 | 2018-01-12 10:42 | 42 | 33 | 23 | 206 | 263
B43005 | SM45CI2 | 6 | 2018-01-12 | D |  | 42 | 0 |  | 9 | YES | 150 | 송의섭 |  |  | 1087 | 5 |  | 1 |  |  | 65 | 1 |  |  | 양호 | 양호 | 양호 | 양호 | 양호 | 미정 |  |  | INGOT |  | 2018-01-12 12:38 | 2018-01-12 12:28 | 2018-01-12 15:18 | 2018-01-12 15:06 | 73 | 12 | 10 | 148 | 170 | 인고트작업
B43009 | SNCMH2 | 6 | 2018-01-12 | A |  | 43 | 0 | 외삽4 | 1 | [5 empty] | 1119 | 6 |  | 2 | YES |  | 65 | 2 | YES |  | 양호 | 양호 | 양호 | 양호 | 양호 | 미정 |  |  | Y |  | 2018-01-12 17:14 | 2018-01-12 17:07 | 2018-01-12 20:35 | 2018-01-12 20:19 | 109 | 16 | 7 | 185 | 208 | AR-9.80
B43013 | SNCMH2 | 6 | 2018-01-12 | A |  | 44 | 0 |  | 2 | [5 empty] | 1128 | 7 |  | 1 |  |  | 55 | 1 |  | O | 양호 | 양호 | 양호 | 양호 | 양호 | 미정 |  |  | Y |  | 2018-01-12 21:27 | 2018-01-12 21:10 | 2018-01-13 00:50 | 2018-01-13 00:23 | 35 | 27 | 17 | 175 | 220 | AR-10.25
B43017 | AE15B36D | 6 | 2018-01-12 | C |  | 45 | 0 |  | 3 |  |  | 최용선 |  |  | 1085 | 8 |  | 2 |  |  | 55 | 2 |  |  | 양호 | 양호 | 양호 | 양호 | 양호 | 미정 |  |  | Y |  | 2018-01-13 02:03 | 2018-01-13 01:53 | 2018-01-13 05:15 | 2018-01-13 05:06 | 63 | 9 | 10 | 183 | 202 | AR-10.35
B43021 | AE15B36D | 6 | 2018-01-13 | D |  | 46 | 0 |  | 4 |  |  | 최용선 |  |  | 1087 | 9 |  | 3 |  |  | 55 | 3 |  |  | 양호 | 양호 | 양호 | 양호 | 양호 | 미정 |  |  | Y |  | 2018-01-13 06:15 | 2018-01-13 06:03 | 2018-01-13 09:40 | 2018-01-13 09:27 | 48 | 13 | 12 | 192 | 217 | AR-10.75
B43025 | SRD1 | 6 | 2018-01-13 | D |  | 47 | 0 |  | 5 |  |  | 송의섭 |  |  | 1087 | 10 |  | 4 | YES |  | 55 | 4 | YES |  | 양호 | 양호 | 양호 | 양호 | 양호 | 미정 |  |  | Y |  | 2018-01-13 10:35 | 2018-01-13 10:14 | 2018-01-13 14:30 | 2018-01-13 14:08 | 34 | 22 | 21 | 213 | 256 | 12단9시 6단3시 주의!
B43029 | AE4140Q | 6 | 2018-01-13 | B |  | 48 | 0 |  | 6 |  |  |  | 윤석재 |  | 1081 | 11 |  | 1 |  |  | 55 | 1 |  |  | 양호 | 양호 | 양호 | 양호 | 양호 | 미정 |  |  | Y |  | 2018-01-13 15:13 | 2018-01-13 14:55 | 2018-01-13 18:38 | 2018-01-13 18:20 | 25 | 18 | 18 | 188 | 223 | AR-10.75
B43033 | SM45C | 6 | 2018-01-13 | B |  | 49 | 0 |  | 7 |  |  |  | 우설식 |  | 1075 | 12 |  | 2 |  |  | 55 | 2 |  |  | 양호 | 양호 | 양호 | 양호 | 양호 | 미정 |  |  | Y |  | 2018-01-13 19:34 | 2018-01-13 19:08 | 2018-01-13 23:00 | 2018-01-13 22:43 | 30 | 17 | 26 | 189 | 232 | AR-10.6
B43037 | SM45C | 6 | 2018-01-13 | C |  | 50 | 0 |  | 8 |  |  | 강상완 |  |  | 1082 | 13 |  | 3 |  |  | 55 | 3 |  |  | 양호 | 양호 | 양호 | 양호 | 양호 | 미정 |  |  | Y |  | 2018-01-13 23:36 | 2018-01-13 23:13 | 2018-01-14 03:05 | 2018-01-14 02:49 | 13 | 16 | 23 | 193 | 232 | AR-10.55
B43043 | SM45CR2 | 6 | 2018-01-13 | D |  | 51 | 0 |  | 9 |  |  | 최용선 |  |  | 1087 | 14 |  | 4 | YES |  | 55 | 4 | YES |  | 양호 | 양호 | 양호 | 양호 | 양호 | 미정 |  |  | Y |  | 2018-01-14 05:47 | 2018-01-14 05:40 | 2018-01-14 09:02 | 2018-01-14 08:25 | 155 | 37 | 7 | 158 | 202
B43047 | SM48CM7 | 6 | 2018-01-14 | D |  | 52 | 0 |  | 10 |  |  | 송의섭 |  |  | 1086 | 15 |  | 1 |  |  | 55 | 1 |  |  | 양호 | 양호 | 양호 | 양호 | 양호 | 미정 |  |  | Y |  | 2018-01-14 09:52 | 2018-01-14 09:40 | 2018-01-14 13:03 | 2018-01-14 12:54 | 38 | 9 | 12 | 182 | 203
B43051 | SM48CM7 | 6 | 2018-01-14 | B |  | 53 | 0 |  | 11 | YES | 150 | 송의섭 |  |  | 1092 | 16 |  | 2 |  |  | 55 | 2 |  |  | 양호 | 양호 | 양호 | 양호 | 양호 | 미정 |  |  | Y |  | 2018-01-14 14:07 | 2018-01-14 13:55 | 2018-01-14 17:20 | 2018-01-14 16:58 | 52 | 22 | 12 | 172 | 205
B43055 | SCM435 | 6 | 2018-01-14 | B |  | 54 | 0 | 외삽5 | 1 |  |  |  | 윤석재 |  | 1087 | 17 |  | 3 |  |  | 55 | 3 |  |  | 양호 | 양호 | 양호 | 양호 | 양호 | 미정 |  |  | Y |  | 2018-01-14 17:56 | 2018-01-14 17:40 | 2018-01-14 21:50 | 2018-01-14 21:27 | 20 | 23 | 16 | 211 | 250 | P/P171124-02 (199)
B43059 | SCM435HF | 6 | 2018-01-14 | C |  | 55 | 0 |  | 2 |  |  | 최용선 |  |  | 1085 | 18 | YES | 4 | YES |  | 55 | 4 | YES |  | 양호 | 양호 | 양호 | 양호 | 양호 | 미정 |  |  | Y |  | 2018-01-14 22:33 | 2018-01-14 22:18 | 2018-01-15 02:05 | 2018-01-15 01:39 | 28 | 26 | 15 | 186 | 227 | AR-10.55
B43063 | AE4140MB | 6 | 2018-01-14 | C |  | 56 | 0 |  | 3 |  |  | 최용선 |  |  | 1088 | 1 |  | 1 |  |  | 55 | 1 |  |  | 양호 | 양호 | 양호 | 양호 | 양호 | 미정 |  |  | Y |  | 2018-01-15 03:00 | 2018-01-15 02:53 | 2018-01-15 06:28 | 2018-01-15 06:10 | 48 | 18 | 7 | 190 | 215 | AR-9.6
B43067 | SCR420HB | 6 | 2018-01-15 | A |  | 57 | 0 |  | 4 |  |  | 강상완 |  |  | 1136 | 2 |  | 2 |  |  | 55 | 2 |  |  | 양호 | 양호 | 양호 | 양호 | 양호 | 미정 |  |  | Y |  | 2018-01-15 07:20 | 2018-01-15 07:14 | 2018-01-15 10:35 | 2018-01-15 10:10 | 46 | 25 | 6 | 170 | 201 | AR-10.3
B43071 | SCR420HB | 6 | 2018-01-15 | A |  | 58 | 0 |  | 5 |  |  | 강상완 |  |  | 1132 | 3 |  | 3 |  |  | 55 | 3 |  |  | 양호 | 양호 | 양호 | 양호 | 양호 | 미정 |  |  | Y |  | 2018-01-15 11:38 | 2018-01-15 11:32 | 2018-01-15 15:20 | 2018-01-15 14:29 | 57 | 51 | 6 | 171 | 228 | AR-10.25
B43075 | SCR420HB | 6 | 2018-01-15 | B |  | 59 | 0 |  | 6 |  |  | 윤석재 |  |  | 1075 | 4 |  | 1 |  |  | 55 | 1 |  | O | 양호 | 양호 | 양호 | 양호 | 양호 | 미정 |  |  | Y |  | 2018-01-15 16:21 | 2018-01-15 16:10 | 2018-01-15 19:50 | 2018-01-15 19:33 | 50 | 17 | 11 | 193 | 220 | AR-10.35
B43079 | SFMN438VM2 | 6 | 2018-01-15 | B |  | 60 | 0 |  | 7 | [5 empty] | 1080 | 5 |  | 2 |  |  | 55 | 2 |  |  | 양호 | 양호 | 양호 | 양호 | 양호 | 미정 |  |  | Y |  | 2018-01-15 20:53 | 2018-01-15 20:47 | 2018-01-16 00:50 | 2018-01-16 00:11 | 57 | 39 | 6 | 198 | 243 | AR-10.2
B43083 | SFMN438VM2 | 6 | 2018-01-15 | C |  | 61 | 0 |  | 8 |  |  | 최용선 |  |  | 1089 | 6 |  | 3 |  |  | 55 | 3 |  |  | 양호 | 양호 | 양호 | 양호 | 양호 | 미정 |  |  | Y |  | 2018-01-16 01:48 | 2018-01-16 01:40 | 2018-01-16 05:53 | 2018-01-16 04:59 | 50 | 54 | 8 | 191 | 253 | AR-10.4
B43084 | AE1548M | 6 | 2018-01-15 | A |  | 62 | 0 |  | 9 |  |  | 강상완 |  |  | 1118 | 7 |  | 4 | YES |  | 55 | 4 | YES |  | 양호 | 양호 | 양호 | 양호 | 양호 | 미정 |  |  | Y |  | 2018-01-16 02:45 | 2018-01-16 06:10 | 2018-01-16 09:58 | 2018-01-16 09:32 | 17 | 26 | -205 | 407 | 228 | AR-10.6
B43090 | AE1548 | 6 | 2018-01-16 | A |  | 63 | 0 |  | 10 | NO | 150 |  |  |  | 1129 | 8 |  | 1 |  |  | 55 | 1 |  |  | 양호 | 양호 | 양호 | 양호 | 양호 | 미정 |  |  | Y |  | 2018-01-16 10:50 | 2018-01-16 10:35 | 2018-01-16 14:10 | 2018-01-16 13:44 | 37 | 26 | 15 | 174 | 215 | AR-10.45
B43094 | AE1548 | 6 | 2018-01-16 | B |  | 64 | 0 | 외삽6 | 1 |  |  |  | 우설식 |  | 1073 | 9 |  | 2 |  |  | 55 | 2 |  |  | 양호 | 양호 | 양호 | 양호 | 양호 | 미정 |  |  | Y |  | 2018-01-16 15:05 | 2018-01-16 14:50 | 2018-01-16 18:20 | 2018-01-16 18:06 | 40 | 14 | 15 | 180 | 210 | P/P171202-01 (196)
B43098 | AE1548 | 6 | 2018-01-16 | B |  | 65 | 0 |  | 2 |  |  |  | 우설식 |  | 1087 | 10 |  | 3 |  |  | 55 | 3 |  |  | 양호 | 양호 | 양호 | 양호 | 양호 | 미정 |  |  | Y |  | 2018-01-16 19:16 | 2018-01-16 19:03 | 2018-01-16 22:35 | 2018-01-16 22:18 | 43 | 17 | 13 | 182 | 212 | AR-10.6
B43102 | AE4340 | 6 | 2018-01-16 | D |  | 66 | 0 |  | 3 |  |  | 송의섭 |  |  | 1087 | 11 |  | 4 | YES |  | 55 | 4 | YES |  | 양호 | 양호 | 양호 | 양호 | 양호 | 미정 |  |  | Y |  | 2018-01-16 23:39 | 2018-01-16 23:17 | 2018-01-17 03:23 | 2018-01-17 03:06 | 42 | 17 | 22 | 206 | 246
B43106 | AE4330VM2 | 6 | 2018-01-16 | D |  | 67 | 0 |  | 4 |  |  | 송의섭 |  |  | 1086 | 12 |  | 1 |  |  | 55 | 1 |  |  | 양호 | 양호 | 양호 | 양호 | 양호 | 미정 |  |  | Y |  | 2018-01-17 04:11 | 2018-01-17 04:28 | 2018-01-17 08:20 | 2018-01-17 07:39 | 65 | 41 | -17 | 207 | 232
C41680 | SCM420HT | 6 | 2018-01-17 | B |  | 68 | 0 |  | 5 |  |  | 송의섭 |  |  | 1083 | 13 |  | 2 |  |  | 55 | 2 |  |  | 양호 | 양호 | 양호 | 양호 | 양호 | 미정 |  |  | Y |  | 2018-01-17 16:05 | 2018-01-17 16:00 | 2018-01-17 19:20 | 2018-01-17 19:06 | 460 | 14 | 5 | 181 | 200
C41684 | SCM420HT | 6 | 2018-01-17 | B |  | 69 | 0 |  | 6 |  |  |  | 남문희 |  | 1067 | 14 |  | 3 | YES |  | 55 | 3 | YES |  | 양호 | 양호 | 양호 | 양호 | 양호 | 미정 |  |  | Y |  | 2018-01-17 20:19 | 2018-01-17 20:10 | 2018-01-17 23:30 | 2018-01-17 23:16 | 50 | 14 | 9 | 177 | 200
C41688 | SCM420HK | 6 | 2018-01-17 | D |  | 70 | 0 |  | 7 |  |  | 남태희 |  |  | 1102 | 15 |  | 1 |  |  | 55 | 1 |  | O | 양호 | 양호 | 양호 | 양호 | 양호 | 미정 |  |  | Y |  | 2018-01-18 00:41 | 2018-01-18 00:20 | 2018-01-18 03:55 | 2018-01-18 03:27 | 50 | 28 | 21 | 166 | 215
C41692 | 16MNCRS5HAM | 6 | 2018-01-17 | D |  | 71 | 0 |  | 8 | YES | 150 | 남태희 |  |  | 1102 | 16 |  | 2 |  |  | 55 | 2 |  |  | 양호 | 양호 | 양호 | 양호 | 양호 | 미정 |  |  | Y |  | 2018-01-18 05:26 | 2018-01-18 05:10 | 2018-01-18 08:47 | 2018-01-18 08:13 | 75 | 34 | 16 | 166 | 217 | PP교체 171123--18--210
C41696 | SCM440HF | 6 | 2018-01-18 | A |  | 72 | 0 |  | 1 | [5 empty] | 1077 | 17 | YES | 3 | YES |  | 55 | 3 | YES |  | 양호 | 양호 | 양호 | 양호 | 양호 | 미정 |  |  | Y |  | 2018-01-18 10:31 | 2018-01-18 10:10 | 2018-01-18 14:05 | 2018-01-18 13:27 | 83 | 38 | 21 | 175 | 235
C41701 | SCM440HF | 6 | 2018-01-18 | C |  | 73 | 0 |  | 2 | [5 empty] | 1060 | 1 |  | 1 |  |  | 55 | 1 |  | O | 양호 | 양호 | 양호 | 양호 | 양호 | 미정 |  |  | Y |  | 2018-01-18 16:02 | 2018-01-18 16:00 | 2018-01-18 19:30 | 2018-01-18 19:01 | 115 | 29 | 2 | 179 | 210 | T/N교체, 잔존:210mm
C41705 | SCM440HF | 6 | 2018-01-18 | C |  | 74 | 0 |  | 3 | [5 empty] | 1060 | 2 |  | 2 |  |  | 55 | 2 |  |  | 양호 | 양호 | 양호 | 양호 | 양호 | 미정 |  |  | Y |  | 2018-01-18 20:36 | 2018-01-18 20:30 | 2018-01-18 23:45 | 2018-01-18 23:28 | 60 | 17 | 6 | 172 | 195
C41709 | SM20CB | 6 | 2018-01-18 | D |  | 75 | 0 |  | 4 |  |  | 남태희 |  |  | 1102 | 3 |  | 3 |  |  | 55 | 3 |  |  | 양호 | 양호 | 양호 | 양호 | 양호 | 미정 |  |  | Y |  | 2018-01-19 01:08 | 2018-01-19 00:50 | 2018-01-19 04:10 | 2018-01-19 04:00 | 65 | 10 | 18 | 172 | 200 | 11---12단 영구장 대보수 처리 75회
C42008 | SUP9DM | 6 | 2018-01-31 | A | LADLE 대보수 첫회 | 1 | 0 | 내삽 | 1 | [5 empty] | 1001 | 1 |  | 1 |  |  | 55 | 1 |  |  | 양호 | 양호 | 양호 | 양호 | 양호 | 미정 |  |  | Y |  | 2018-01-31 20:51 | 2018-01-31 20:30 | 2018-02-01 00:05 | 2018-01-31 23:35 | 18260 | 30 | 21 | 164 | 215 | P/P 170828-05(170) | 8 | 2018-01-31 02:00 | 2018-01-31 18:30 | 990 | 763 | 30 | 5 | 2018-01-31 19:00 | 2018-01-31 20:30 | 90 | 1001 | 140 | 200 | 237 | 21
B43423 | FPA-KSG4120H | 6 | 2018-01-31 | C |  | 2 | 0 |  | 2 |  |  | 최용선 |  |  | 1087 | 2 |  | 2 |  |  | 55 | 2 |  |  | 양호 | 양호 | 양호 | 양호 | 양호 | 미정 |  |  | Y |  | 2018-02-01 00:36 | 2018-02-01 00:20 | 2018-02-01 04:05 | 2018-02-01 03:45 | 15 | 20 | 16 | 189 | 225 | AR-10.4
A43441 | AE1055LS | 6 | 2018-01-31 | C |  | 3 | 0 |  | 3 |  |  | 최용선 |  |  | 1098 | 3 |  | 3 |  |  | 55 | 3 |  |  | 양호 | 양호 | 양호 | 양호 | 양호 | 미정 |  |  | Y |  | 2018-02-01 04:37 | 2018-02-01 04:18 | 2018-02-01 07:55 | 2018-02-01 07:45 | 13 | 10 | 19 | 188 | 217 | AR-10.7
A43445 | KSG4120H | 6 | 2018-02-01 | D |  | 4 | 0 |  | 4 |  |  |  | 장신일 |  | 1086 | 4 |  | 4 | YES |  | 55 | 4 | YES |  | 양호 | 양호 | 양호 | 양호 | 양호 | 미정 |  |  | Y |  | 2018-02-01 09:04 | 2018-02-01 08:55 | 2018-02-01 12:20 | 2018-02-01 11:47 | 60 | 33 | 9 | 164 | 205
A43449 | AE15B36C2 | 6 | 2018-02-01 | D |  | 5 | 0 |  | 5 |  |  |  | 장신일 |  | 1087 | 5 |  | 1 |  |  | 55 | 1 |  |  | 양호 | 양호 | 양호 | 양호 | 양호 | 미정 |  |  | Y |  | 2018-02-01 13:32 | 2018-02-01 13:15 | 2018-02-01 17:04 | 2018-02-01 16:41 | 55 | 23 | 17 | 189 | 229
A43453 | AE15B36C2 | 6 | 2018-02-01 | A |  | 6 | 0 |  | 6 | [5 empty] | 1133 | 6 |  | 2 |  |  | 55 | 2 |  |  | 양호 | 양호 | 양호 | 양호 | 양호 | 미정 |  |  | Y |  | 2018-02-01 18:15 | 2018-02-01 18:00 | 2018-02-01 21:26 | 2018-02-01 21:03 | 56 | 23 | 15 | 168 | 206 | AR-10.4
A43457 | AE15B36C2 | 6 | 2018-02-01 | C |  | 7 | 0 |  | 7 | [5 empty] | 1090 | 7 |  | 3 |  |  | 55 | 3 |  |  | 양호 | 양호 | 양호 | 양호 | 양호 | 미정 |  |  | Y |  | 2018-02-01 22:17 | 2018-02-01 22:00 | 2018-02-02 01:45 | 2018-02-02 01:22 | 34 | 23 | 17 | 185 | 225 | AR-10.8
A43461 | 34CRMO4 | 6 | 2018-02-01 | C |  | 8 | 0 |  | 8 |  |  | 윤호철 | 김웅철 |  | 1088 | 8 |  | 4 | YES |  | 55 | 4 | YES |  | 양호 | 양호 | 양호 | 양호 | 양호 | 미정 |  |  | Y |  | 2018-02-02 02:51 | 2018-02-02 02:30 | 2018-02-02 06:55 | 2018-02-02 06:13 | 45 | 42 | 21 | 203 | 265 | AR-10.6
A43466 | 34CRMO4 | 6 | 2018-02-02 | D |  | 9 | 0 |  | 9 |  |  |  | 장신일 |  | 1089 | 9 |  | 1 |  |  | 55 | 1 |  | O | 양호 | 양호 | 양호 | 양호 | 양호 | 미정 |  |  | Y |  | 2018-02-02 07:59 | 2018-02-02 07:40 | 2018-02-02 11:02 | 2018-02-02 10:49 | 45 | 13 | 19 | 170 | 202
A43470 | 28MN6 | 6 | 2018-02-02 | D |  | 10 | 0 |  | 10 |  |  | 장신일 |  |  | 1087 | 10 |  | 2 |  |  | 55 | 2 |  |  | 양호 | 양호 | 양호 | 양호 | 양호 | 미정 |  |  | Y |  | 2018-02-02 12:08 | 2018-02-02 11:47 | 2018-02-02 15:15 | 2018-02-02 14:52 | 45 | 23 | 21 | 165 | 208
A43474 | 28MN6 | 6 | 2018-02-02 | B |  | 11 | 0 |  | 11 |  |  | 윤석재 |  |  | 1087 | 11 |  | 3 |  |  | 55 | 3 |  |  | 양호 | 양호 | 양호 | 양호 | 양호 | 미정 |  |  | Y |  | 2018-02-02 16:01 | 2018-02-02 15:50 | 2018-02-02 19:02 | 2018-02-02 18:48 | 35 | 14 | 11 | 167 | 192 | AR-10.2
B43438 | 46MNVS6 | 6 | 2018-02-02 | B |  | 12 | 0 |  | 12 |  |  | 윤석재 |  |  | 1087 | 12 |  | 4 | YES |  | 55 | 4 | YES |  | 양호 | 양호 | 양호 | 양호 | 양호 | 미정 |  |  | Y |  | 2018-02-02 19:42 | 2018-02-02 19:30 | 2018-02-02 22:58 | 2018-02-02 22:35 | 28 | 23 | 12 | 173 | 208 | AR-9.6
B43442 | AE4130M10 | 6 | 2018-02-02 | C |  | 13 | 0 |  | 13 |  |  | 최용선 |  |  | 1088 | 13 |  | 1 |  |  | 55 | 1 |  | O | 양호 | 양호 | 양호 | 양호 | 양호 | 미정 |  |  | Y |  | 2018-02-02 23:50 | 2018-02-02 23:38 | 2018-02-03 03:23 | 2018-02-03 03:08 | 40 | 15 | 12 | 197 | 225 | AR-10.05 B43439
B43446 | AE4130M10 | 6 | 2018-02-02 | C |  | 14 | 0 |  | 14 |  |  | 최용선 |  |  | 1070 | 14 |  | 2 |  |  | 55 | 2 |  |  | 양호 | 양호 | 양호 | 양호 | 양호 | 미정 |  |  | Y |  | 2018-02-03 04:06 | 2018-02-03 03:54 | 2018-02-03 07:30 | 2018-02-03 07:13 | 31 | 17 | 12 | 187 | 216 | AR-10.5
B43450 | AE4130M10 | 6 | 2018-02-03 | D |  | 15 | 0 |  | 15 | YES |  | 송의섭 |  |  | 1087 | 15 |  | 3 |  |  | 55 | 3 |  |  | 양호 | 양호 | 양호 | 양호 | 양호 | 미정 |  |  | Y |  | 2018-02-03 08:13 | 2018-02-03 07:57 | 2018-02-03 11:32 | 2018-02-03 11:15 | 27 | 17 | 16 | 182 | 215
B43454 | AE4330VM | 6 | 2018-02-03 | D |  | 16 | 0 |  | 1 |  |  | 송의섭 |  |  | 1087 | 16 |  | 4 | YES |  | 55 | 4 | YES |  | 양호 | 양호 | 양호 | 양호 | 양호 | 미정 |  |  | Y |  | 2018-02-03 12:28 | 2018-02-03 12:20 | 2018-02-03 16:20 | 2018-02-03 15:54 | 48 | 26 | 8 | 206 | 240
B43458 | AE4330VM2 | 6 | 2018-02-03 | B |  | 17 | 0 |  | 2 |  |  |  | 우설식 |  | 1087 | 17 |  | 1 |  |  | 55 | 1 |  |  | 양호 | 양호 | 양호 | 양호 | 양호 | 미정 |  |  | Y |  | 2018-02-03 16:58 | 2018-02-03 16:45 | 2018-02-03 20:53 | 2018-02-03 20:40 | 25 | 13 | 13 | 222 | 248 | AR-9.1
B43462 | SCM415C2 | 6 | 2018-02-03 | B |  | 18 | 0 |  | 3 |  |  | 우설식 |  |  | 1085 | 18 |  | 2 |  |  | 55 | 2 |  |  | 양호 | 양호 | 양호 | 양호 | 양호 | 미정 |  |  | INGOT |  | 2018-02-03 21:19 | 2018-02-03 21:05 | 2018-02-04 00:35 | 2018-02-04 00:14 | 12 | 21 | 14 | 175 | 210
B43466 | AE15B35C | 6 | 2018-02-03 | C |  | 19 | 0 |  | 4 |  |  | 최용선 |  |  | 1105 | 19 |  | 3 |  |  | 55 | 3 |  |  | 양호 | 양호 | 양호 | 양호 | 양호 | 미정 |  |  | Y |  | 2018-02-04 01:28 | 2018-02-04 01:18 | 2018-02-04 05:00 | 2018-02-04 04:42 | 43 | 18 | 10 | 194 | 222 | AR-10.8
B43470 | AE15B35C | 6 | 2018-02-03 | C |  | 20 | 0 |  | 5 |  |  | 최용선 |  |  | 1095 | 20 | YES | 4 | YES |  | 55 | 4 | YES |  | 양호 | 양호 | 양호 | 양호 | 양호 | 미정 |  |  | Y |  | 2018-02-04 05:24 | 2018-02-04 05:10 | 2018-02-04 09:04 | 2018-02-04 08:49 | 10 | 15 | 14 | 206 | 234 | AR-10.75
B43477 | SM45C | 6 | 2018-02-04 | A |  | 21 | 0 |  | 6 | [5 empty] | 1085 | 1 |  | 1 |  |  | 55 | 1 |  |  | 양호 | 양호 | 양호 | 양호 | 양호 | 미정 |  |  | Y |  | 2018-02-04 12:45 | 2018-02-04 12:35 | 2018-02-04 15:45 | 2018-02-04 15:28 | 211 | 17 | 10 | 163 | 190
B43481 | SM45C | 6 | 2018-02-04 | B |  | 22 | 0 |  | 7 |  |  | 우설식 |  |  | 1081 | 2 |  | 2 |  |  | 55 | 2 |  |  | 양호 | 양호 | 양호 | 양호 | 양호 | 미정 |  |  | Y |  | 2018-02-04 16:41 | 2018-02-04 16:35 | 2018-02-04 19:55 | 2018-02-04 19:40 | 50 | 15 | 6 | 179 | 200 | AR-10.15
A43522 | AE15B34M | 6 | 2018-02-04 | B |  | 23 | 0 |  | 8 |  |  |  | 우설식 |  | 1075 | 3 |  | 3 | YES |  | 55 | 3 | YES |  | 양호 | 양호 | 양호 | 양호 | 양호 | 미정 |  |  | Y |  | 2018-02-04 20:42 | 2018-02-04 20:15 | 2018-02-05 00:15 | 2018-02-05 00:02 | 20 | 13 | 27 | 200 | 240 | AR-10.25
A43526 | AE15B34M | 6 | 2018-02-04 | C |  | 24 | 0 |  | 9 |  |  | 윤호철 | 김웅철 |  | 1092 | 4 |  | 1 |  |  | 55 | 1 |  | O | 양호 | 양호 | 양호 | 양호 | 양호 | 미정 |  |  | Y |  | 2018-02-05 01:09 | 2018-02-05 00:45 | 2018-02-05 05:00 | 2018-02-05 04:28 | 30 | 32 | 24 | 199 | 255 | AR-11.2
A43530 | SFMN438VS2 | 6 | 2018-02-05 | C |  | 25 | 0 |  | 10 |  |  | 윤호철 | 김웅철 |  | 1077 | 5 |  | 2 |  |  | 55 | 2 |  |  | 양호 | 양호 | 양호 | 양호 | 양호 | 미정 |  |  | Y |  | 2018-02-05 06:08 | 2018-02-05 05:35 | 2018-02-05 09:21 | 2018-02-05 09:07 | 35 | 14 | 33 | 178 | 226 | AR-10.8
A43534 | AE4340 | 6 | 2018-02-05 | A |  | 26 | 0 | 외삽2 | 1 |  |  | 강상완 |  |  | 1077 | 6 |  | 3 | YES |  | 55 | 3 | YES |  | 양호 | 양호 | 양호 | 양호 | 양호 | 미정 |  |  | N | 2 | 2018-02-05 12:06 | 2018-02-05 11:42 | 2018-02-05 16:35 | 2018-02-05 15:58 | 141 | 37 | 24 | 232 | 293 | P/P 171117-08 178
A43539 | AE1055LS | 6 | 2018-02-05 | B |  | 27 | 0 |  | 2 |  |  | 우설식 |  |  | 1088 | 7 |  | 1 |  |  | 55 | 1 |  | O | 양호 | 양호 | 양호 | 양호 | 양호 | 미정 |  |  | Y |  | 2018-02-05 17:46 | 2018-02-05 17:40 | 2018-02-05 20:05 | 2018-02-05 20:40 | 65 | -35 | 6 | 173 | 145 | AR-10.3
A43543 | AE1055LS | 6 | 2018-02-05 | D |  | 28 | 0 |  | 3 |  |  | 우설식 |  |  | 1089 | 8 |  | 2 |  |  | 55 | 2 |  |  | 양호 | 양호 | 양호 | 양호 | 양호 | 미정 |  |  | Y |  | 2018-02-05 22:11 | 2018-02-05 21:50 | 2018-02-06 01:14 | 2018-02-06 00:54 | 105 | 20 | 21 | 163 | 204
A43547 | AE1055LS | 6 | 2018-02-05 | D |  | 29 | 0 |  | 4 |  |  | 장신일 |  |  | 1087 | 9 |  | 3 |  |  | 55 | 3 |  |  | 양호 | 양호 | 양호 | 양호 | 양호 | 미정 |  |  | Y |  | 2018-02-06 02:15 | 2018-02-06 01:55 | 2018-02-06 05:32 | 2018-02-06 05:18 | 41 | 14 | 20 | 183 | 217
A43551 | AE1055LS | 6 | 2018-02-06 | A |  | 30 | 0 |  | 5 |  |  | 장신일 |  |  | 1124 | 10 |  | 4 | YES |  | 55 | 4 | YES |  | 양호 | 양호 | 양호 | 양호 | 양호 | 미정 |  |  | Y |  | 2018-02-06 06:38 | 2018-02-06 06:27 | 2018-02-06 10:28 | 2018-02-06 09:22 | 55 | 66 | 11 | 164 | 241 | AR-10.5
A43555 | SMN440 | 6 | 2018-02-06 | A |  | 31 | 0 |  | 6 |  |  | 강상완 |  |  | 1128 | 11 |  | 1 |  |  | 55 | 1 |  | O | 양호 | 양호 | 양호 | 양호 | 양호 | 미정 |  |  | Y |  | 2018-02-06 11:10 | 2018-02-06 10:45 | 2018-02-06 14:20 | 2018-02-06 13:58 | 17 | 22 | 25 | 168 | 215 | AR-10.95
A43559 | DCK45M2 | 6 | 2018-02-06 | B |  | 32 | 0 |  | 7 | [5 empty] | 1080 | 12 |  | 2 | YES |  | 55 | 2 | YES |  | 양호 | 양호 | 양호 | 양호 | 양호 | 미정 |  |  | Y |  | 2018-02-06 15:09 | 2018-02-06 15:00 | 2018-02-06 18:55 | 2018-02-06 18:33 | 40 | 22 | 9 | 204 | 235 | CN철피녹음
A43563 | STB2 | 6 | 2018-02-06 | B |  | 33 | 0 |  | 8 | [5 empty] | 1088 | 13 |  | 1 |  |  | 55 | 1 |  | O | 양호 | 양호 | 양호 | 양호 | 양호 | 미정 |  |  | Y |  | 2018-02-06 19:37 | 2018-02-06 19:27 | 2018-02-06 22:57 | 2018-02-06 22:45 | 32 | 12 | 10 | 189 | 210
A43567 | STB2 | 6 | 2018-02-06 | D |  | 34 | 0 |  | 9 |  |  | 장신일 |  |  | 1086 | 14 |  | 2 |  |  | 55 | 2 |  |  | 양호 | 양호 | 양호 | 양호 | 양호 | 미정 |  |  | Y |  | 2018-02-07 00:16 | 2018-02-06 23:56 | 2018-02-07 03:24 | 2018-02-07 03:04 | 59 | 20 | 20 | 168 | 208
A43571 | AE15B36C2 | 6 | 2018-02-06 | D |  | 35 | 0 |  | 10 |  |  |  | 장신일 |  | 1087 | 15 |  | 3 |  |  | 55 | 3 |  |  | 양호 | 양호 | 양호 | 양호 | 양호 | 미정 |  |  | Y |  | 2018-02-07 04:34 | 2018-02-07 04:17 | 2018-02-07 08:05 | 2018-02-07 07:46 | 53 | 18 | 17 | 192 | 228
B43540 | SBC70L | 6 | 2018-02-07 | A |  | 36 | 0 | 외삽3 | 1 |  |  | 강상완 |  |  | 1116 | 16 |  | 4 | YES |  | 55 | 4 | YES |  | 양호 | 양호 | 양호 | 양호 | 양호 | 미정 |  |  | Y |  | 2018-02-07 09:22 | 2018-02-07 09:08 | 2018-02-07 12:30 | 2018-02-07 12:15 | 63 | 15 | 14 | 174 | 202 | P/P 171120-04(221)
B43544 | SBC70L | 6 | 2018-02-07 | A |  | 37 | 0 |  | 2 |  |  | 강상완 |  |  | 1116 | 17 |  | 1 |  |  | 55 | 1 |  | O | 양호 | 양호 | 양호 | 양호 | 양호 | 미정 |  |  | Y |  | 2018-02-07 13:40 | 2018-02-07 13:05 | 2018-02-07 16:58 | 2018-02-07 16:33 | 35 | 25 | 35 | 173 | 233
B43548 | BP-SCR420HB2 | 6 | 2018-02-07 | C |  | 38 | 0 |  | 3 |  |  | 최용선 |  |  | 1087 | 18 |  | 2 |  |  | 55 | 2 |  |  | 양호 | 양호 | 양호 | 양호 | 양호 | 미정 |  |  | Y |  | 2018-02-07 17:54 | 2018-02-07 17:33 | 2018-02-07 21:10 | 2018-02-07 20:56 | 35 | 14 | 21 | 182 | 217 | AR-10.7
B43552 | SCR420HB2 | 6 | 2018-02-07 | D |  | 39 | 0 |  | 4 |  |  | 최용선 |  |  | 1087 | 19 |  | 3 |  |  | 55 | 3 |  |  | 양호 | 양호 | 양호 | 양호 | 양호 | 미정 |  |  | Y |  | 2018-02-07 22:15 | 2018-02-07 22:05 | 2018-02-08 01:23 | 2018-02-08 01:03 | 55 | 20 | 10 | 168 | 198
B43556 | SCM430M | 6 | 2018-02-07 | D |  | 40 | 0 |  | 5 |  |  | 송의섭 |  |  | 1088 | 20 | YES | 4 | YES |  | 55 | 4 | YES |  | 양호 | 양호 | 양호 | 양호 | 양호 | 미정 |  |  | Y |  | 2018-02-08 02:15 | 2018-02-08 02:05 | 2018-02-08 05:57 | 2018-02-08 05:36 | 42 | 21 | 10 | 200 | 232
C42159 | SCM440 | 6 | 2018-02-09 | B |  | 41 | 0 |  | 6 | [5 empty] | 1066 | 1 |  | 1 |  |  | 55 | 1 |  |  | 양호 | 양호 | 양호 | 양호 | 양호 | 미정 |  |  | Y |  | 2018-02-09 06:45 | 2018-02-09 06:30 | 2018-02-09 11:10 | 2018-02-09 10:35 | 1473 | 35 | 15 | 230 | 280
C42163 | SM53CCF | 6 | 2018-02-09 | B |  | 42 | 0 |  | 7 |  |  | 남문희 |  |  | 1077 | 2 |  | 2 | YES |  | 55 | 2 | YES |  | 양호 | 양호 | 양호 | 양호 | 양호 | 미정 |  |  | Y | 0 | 2018-02-09 11:55 | 2018-02-09 11:50 | 2018-02-09 15:10 | 2018-02-09 14:44 | 40 | 26 | 5 | 169 | 200 | 철피녹음
C42167 | SM53CCF | 6 | 2018-02-09 | C |  | 43 | 0 |  | 8 | [5 empty] | 1060 | 3 |  | 1 |  |  | 55 | 1 |  | O | 양호 | 양호 | 양호 | 양호 | 양호 | 미정 |  |  | Y |  | 2018-02-09 16:18 | 2018-02-09 16:00 | 2018-02-09 19:20 | 2018-02-09 19:03 | 50 | 17 | 18 | 165 | 200
C42170 | SM25C-JY | 6 | 2018-02-09 | C |  | 44 | 0 |  | 9 | [5 empty] | 1060 | 4 |  | 2 |  |  | 55 | 2 |  |  | 양호 | 양호 | 양호 | 양호 | 양호 | 미정 |  |  | Y |  | 2018-02-09 19:42 | 2018-02-09 19:35 | 2018-02-09 22:55 | 2018-02-09 22:36 | 15 | 19 | 7 | 174 | 200
C42174 | SM25C | 6 | 2018-02-09 | D |  | 45 | 0 |  | 10 |  |  | 남태희 |  |  | 1101 | 5 |  | 3 |  |  | 55 | 3 |  |  | 양호 | 양호 | 양호 | 양호 | 양호 | 미정 |  |  | Y |  | 2018-02-10 00:19 | 2018-02-10 00:05 | 2018-02-10 03:15 | 2018-02-10 02:46 | 70 | 29 | 14 | 147 | 190
C42178 | AE15B36C2 | 6 | 2018-02-09 | D |  | 46 | 0 |  | 11 |  |  | 남태희 |  |  | 1101 | 6 |  | 4 | YES |  | 55 | 4 | YES |  | 양호 | 양호 | 양호 | 양호 | 양호 | 미정 |  |  | Y |  | 2018-02-10 04:34 | 2018-02-10 04:20 | 2018-02-10 08:10 | 2018-02-10 07:38 | 65 | 32 | 14 | 184 | 230
C42182 | AE15B36C2 | 6 | 2018-02-10 | B |  | 47 | 0 |  | 12 |  |  | 남문희 |  |  | 1095 | 7 |  | 1 |  |  | 55 | 1 |  |  | 양호 | 양호 | 양호 | 양호 | 양호 | 미정 |  |  | Y |  | 2018-02-10 08:53 | 2018-02-10 08:40 | 2018-02-10 12:10 | 2018-02-10 11:52 | 30 | 18 | 13 | 178 | 210
C42186 | AE15B36C2 | 6 | 2018-02-10 | B |  | 48 | 0 |  | 13 |  |  | 남문희 |  |  | 1086 | 8 |  | 2 | YES |  | 55 | 2 | YES |  | 양호 | 양호 | 양호 | 양호 | 양호 | 미정 |  |  | Y |  | 2018-02-10 13:21 | 2018-02-10 13:10 | 2018-02-10 16:35 | 2018-02-10 16:09 | 60 | 26 | 11 | 168 | 205
C42190 | SCM415C2 | 6 | 2018-02-10 | C |  | 49 | 0 |  | 14 | YES |  |  |  |  | 1060 | 9 |  | 1 |  |  | 65 | 1 |  | O | 양호 | 양호 | 양호 | 양호 | 양호 | 미정 |  |  | INGOT |  | 2018-02-10 17:43 | 2018-02-10 17:35 | 2018-02-10 20:05 | 2018-02-10 19:55 | 60 | 10 | 8 | 132 | 150
C42193 | KTB600 | 6 | 2018-02-10 | C |  | 50 | 0 |  | 1 | [5 empty] | 1060 | 10 |  | 2 | YES |  | 65 | 2 | YES |  | 양호 | 양호 | 양호 | 양호 | 양호 | 미정 |  |  | Y |  | 2018-02-10 21:05 | 2018-02-10 21:00 | 2018-02-11 00:20 | 2018-02-10 23:53 | 55 | 27 | 5 | 169 | 200 | P/P교체, 171118-02-238, 잔존:200mm
C42197 | SCM440I | 6 | 2018-02-10 | A |  | 51 | 0 |  | 2 | [5 empty] | 1072 | 11 |  | 1 |  |  | 55 | 1 |  | O | 양호 | 양호 | 양호 | 양호 | 양호 | 미정 |  |  | INGOT |  | 2018-02-11 01:35 | 2018-02-11 01:20 | 2018-02-11 04:30 | 2018-02-11 03:58 | 60 | 32 | 15 | 143 | 190
C42201 | SCR435BM | 6 | 2018-02-11 | B |  | 52 | 0 |  | 3 | [5 empty] | 1086 | 12 |  | 2 |  |  | 55 | 2 |  |  | 양호 | 양호 | 양호 | 양호 | 양호 | 미정 |  |  | Y |  | 2018-02-11 06:58 | 2018-02-11 06:45 | 2018-02-11 10:05 | 2018-02-11 09:51 | 135 | 14 | 13 | 173 | 200
C42205 | SCR435BM | 6 | 2018-02-11 | B |  | 53 | 0 |  | 4 |  |  | 남문희 |  |  | 1088 | 13 |  | 3 | YES |  | 55 | 3 | YES |  | 양호 | 양호 | 양호 | 양호 | 양호 | 미정 |  |  | Y |  | 2018-02-11 11:08 | 2018-02-11 10:55 | 2018-02-11 14:55 | 2018-02-11 14:39 | 50 | 16 | 13 | 211 | 240 | 철피녹음
C42210 | ATA105 | 6 | 2018-02-11 | C |  | 54 | 0 |  | 5 | [5 empty] | 1060 | 14 |  | 1 |  |  | 55 | 1 |  | O | 양호 | 양호 | 양호 | 양호 | 양호 | 미정 |  |  | Y |  | 2018-02-11 17:08 | 2018-02-11 16:45 | 2018-02-11 20:10 | 2018-02-11 19:46 | 110 | 24 | 23 | 158 | 205
C42214 | ATA105M2 | 6 | 2018-02-11 | C |  | 55 | 0 |  | 6 | [5 empty] | 1060 | 15 |  | 2 |  |  | 55 | 2 |  |  | 양호 | 양호 | 양호 | 양호 | 양호 | 미정 |  |  | Y |  | 2018-02-11 21:15 | 2018-02-11 21:00 | 2018-02-12 00:05 | 2018-02-11 23:55 | 50 | 10 | 15 | 159 | 185
C42217 | SM50C | 6 | 2018-02-11 | A |  | 56 | 0 |  | 7 | [5 empty] | 1074 | 16 |  | 3 |  |  | 55 | 3 |  |  | 양호 | 양호 | 양호 | 양호 | 양호 | 미정 |  |  | Y |  | 2018-02-12 01:33 | 2018-02-12 01:30 | 2018-02-12 04:50 | 2018-02-12 04:20 | 85 | 30 | 3 | 167 | 200
C42221 | SM53C | 6 | 2018-02-11 | A |  | 57 | 0 |  | 8 | [5 empty] | 1085 | 17 |  | 4 | YES |  | 55 | 4 | YES |  | 양호 | 양호 | 양호 | 양호 | 양호 | 미정 |  |  | Y |  | 2018-02-12 05:46 | 2018-02-12 05:40 | 2018-02-12 09:00 | 2018-02-12 08:40 | 50 | 20 | 6 | 174 | 200
C42225 | SM53C | 6 | 2018-02-12 | B |  | 58 | 0 |  | 9 |  |  | 남문희 |  |  | 1095 | 1 |  | 1 |  |  | 55 | 1 |  |  | 양호 | 양호 | 양호 | 양호 | 양호 | 미정 |  |  | Y |  | 2018-02-12 10:16 | 2018-02-12 10:00 | 2018-02-12 13:40 | 2018-02-12 13:10 | 60 | 30 | 16 | 174 | 220
C42229 | SM55C | 6 | 2018-02-12 | D |  | 59 | 0 |  | 10 |  |  | 남문희 |  |  | 1101 | 2 |  | 2 |  |  | 55 | 2 |  |  | 양호 | 양호 | 양호 | 양호 | 양호 | 미정 |  |  | Y |  | 2018-02-12 14:39 | 2018-02-12 12:20 | 2018-02-12 18:00 | 2018-02-12 17:33 | 200 | 27 | 139 | 174 | 340
C42233 | SM45CB | 6 | 2018-02-12 | D |  | 60 | 0 |  | 11 |  |  | 남태희 |  |  | 1102 | 3 |  | 3 | YES |  | 55 | 3 | YES |  | 양호 | 양호 | 양호 | 양호 | 양호 | 미정 |  |  | Y |  | 2018-02-12 19:34 | 2018-02-12 19:00 | 2018-02-12 22:35 | 2018-02-12 22:02 | 60 | 33 | 34 | 148 | 215
C42238 | SM45C | 6 | 2018-02-12 | A |  | 61 | 0 |  | 12 |  |  |  | 남태희 |  | 1101 | 4 |  | 1 |  |  | 55 | 1 |  | O | 양호 | 양호 | 양호 | 양호 | 양호 | 미정 |  |  | Y |  | 2018-02-13 01:23 | 2018-02-13 01:00 | 2018-02-13 04:05 | 2018-02-13 03:56 | 145 | 9 | 23 | 153 | 185
C42242 | SM45C-JY | 6 | 2018-02-12 | A |  | 62 | 0 |  | 13 | YES | 150 | 남태희 |  |  | 1077 | 5 |  | 2 |  |  | 55 | 2 |  |  | 양호 | 양호 | 양호 | 양호 | 양호 | 미정 |  |  | Y |  | 2018-02-13 05:38 | 2018-02-13 05:25 | 2018-02-13 08:50 | 2018-02-13 08:25 | 80 | 25 | 13 | 167 | 205
C42246 | SMN455M1 | 6 | 2018-02-13 | B |  | 63 | 0 |  | 1 |  |  | 남문희 |  |  | 1087 | 6 |  | 3 | YES |  | 55 | 3 | YES |  | 양호 | 양호 | 양호 | 양호 | 양호 | 미정 |  |  | N | 1 | 2018-02-13 11:53 | 2018-02-13 11:10 | 2018-02-13 16:55 | 2018-02-13 16:37 | 140 | 18 | 43 | 284 | 345
C42250 | SCM440I | 6 | 2018-02-13 | D |  | 64 | 0 |  | 2 |  |  | 남태희 |  |  | 1101 | 7 |  | 1 |  |  | 65 | 1 |  | O | 양호 | 양호 | 양호 | 양호 | 양호 | 미정 |  |  | INGOT |  | 2018-02-13 17:41 | 2018-02-13 17:10 | 2018-02-13 20:20 | 2018-02-13 19:56 | 15 | 24 | 31 | 135 | 190
C42255 | AE4140 | 6 | 2018-02-14 | C |  | 65 | 0 |  | 3 |  |  | 남태희 |  |  | 1060 | 8 |  | 2 | YES |  | 65 | 2 | YES |  | 양호 | 양호 | 양호 | 양호 | 양호 | 미정 |  |  | Y |  | 2018-02-14 08:01 | 2018-02-14 07:45 | 2018-02-14 11:25 | 2018-02-14 11:01 | 685 | 24 | 16 | 179 | 220
C42259 | AE4140W | 6 | 2018-02-14 | C |  | 66 | 0 |  | 4 | [5 empty] | 1060 | 9 |  | 1 |  |  | 55 | 1 |  | O | 양호 | 양호 | 양호 | 양호 | 양호 | 미정 |  |  | Y |  | 2018-02-14 12:42 | 2018-02-14 12:30 | 2018-02-14 15:40 | 2018-02-14 15:23 | 65 | 17 | 12 | 160 | 190
C42263 | AE4140W | 6 | 2018-02-14 | D |  | 67 | 0 |  | 5 |  |  | 남태희 |  |  | 1101 | 10 |  | 2 |  |  | 55 | 2 |  |  | 양호 | 양호 | 양호 | 양호 | 양호 | 미정 |  |  | Y |  | 2018-02-14 16:56 | 2018-02-14 16:45 | 2018-02-14 20:10 | 2018-02-14 19:55 | 65 | 15 | 11 | 179 | 205
C42267 | KFMN425VM | 6 | 2018-02-14 | D |  | 68 | 0 |  | 6 | YES | 160 | 남태희 |  |  | 1102 | 11 |  | 3 | YES |  | 55 | 3 | YES |  | 양호 | 양호 | 양호 | 양호 | 양호 | 미정 |  |  | Y |  | 2018-02-14 21:28 | 2018-02-14 21:05 | 2018-02-15 00:40 | 2018-02-15 00:07 | 55 | 33 | 23 | 159 | 215
C42271 | 30MNVS6M | 6 | 2018-02-14 | A |  | 69 | 0 | 외삽6 | 1 | [5 empty] | 1077 | 12 |  | 1 |  |  | 55 | 1 |  | O | 양호 | 양호 | 양호 | 양호 | 양호 | 미정 |  |  | Y |  | 2018-02-15 01:49 | 2018-02-15 01:38 | 2018-02-15 04:55 | 2018-02-15 04:39 | 58 | 16 | 11 | 170 | 197 | PP 교체 171121-01-239
C42274 | SUP9DM | 6 | 2018-02-15 | C |  | 70 | 0 |  | 2 | [5 empty] | 1060 | 13 |  | 2 |  |  | 55 | 2 |  |  | 양호 | 양호 | 양호 | 양호 | 양호 | 미정 |  |  | Y |  | 2018-02-15 06:13 | 2018-02-15 06:05 | 2018-02-15 09:40 | 2018-02-15 09:09 | 70 | 31 | 8 | 176 | 215
C42278 | SUP9DM | 6 | 2018-02-15 | C |  | 71 | 0 |  | 3 | [5 empty] | 1060 | 14 |  | 3 | YES |  | 55 | 3 | YES |  | 양호 | 양호 | 양호 | 양호 | 양호 | 미정 |  |  | Y |  | 2018-02-15 10:36 | 2018-02-15 10:30 | 2018-02-15 13:50 | 2018-02-15 13:30 | 50 | 20 | 6 | 174 | 200 | CN고드름
C42282 | SUP9DM | 6 | 2018-02-15 | D |  | 72 | 0 |  | 4 |  |  | 장신일 |  |  | 1089 | 15 |  | 1 | NO |  | 55 | 1 | NO | O | 양호 | 양호 | 양호 | 양호 | 양호 | 미정 |  |  | Y |  | 2018-02-15 14:44 | 2018-02-15 13:45 | 2018-02-15 17:55 | 2018-02-15 17:43 | 245 | 12 | 59 | 180 | 250
C42286 | SUP9DM | 6 | 2018-02-15 | D |  | 73 | 0 |  | 5 |  |  | 장신일 |  |  | 1088 | 16 |  | 2 |  |  | 55 | 2 |  |  | 양호 | 양호 | 양호 | 양호 | 양호 | 미정 |  |  | Y |  | 2018-02-15 18:47 | 2018-02-15 18:35 | 2018-02-15 22:15 | 2018-02-15 21:57 | 40 | 18 | 12 | 190 | 220 | W/B 과침식 3,9시방향과침식으로 대보수처리
B43951 | AE4130M6 | 6 | 2018-02-28 | C | LADLE 대보수 첫회 | 1 | 0 | 내삽 | 1 |  |  | 최용선 |  |  | 1262 | 1 |  | 1 |  |  | 55 | 1 |  |  | 양호 | 양호 | 양호 | 양호 | 양호 | 미정 |  |  | Y |  | 2018-03-01 01:50 | 2018-03-01 01:40 | 2018-03-01 06:00 | 2018-03-01 05:30 | 18925 | 30 | 10 | 220 | 260 | P/P 170923-10 [189] | 8 | 2018-02-27 18:40 | 2018-02-28 02:30 | 470 | 843 | 10 | 5 | 2018-02-28 02:40 | 2018-03-01 01:40 | 1380 | 1262 | 215 | 238 | 248 | 10
B43955 | AE4130M6 | 6 | 2018-03-01 | A |  | 2 | 0 |  | 2 | [5 empty] | 1133 | 2 |  | 2 | YES |  | 55 | 2 | YES |  | 양호 | 양호 | 양호 | 양호 | 양호 | 미정 |  |  | Y |  | 2018-03-01 06:29 | 2018-03-01 06:12 | 2018-03-01 10:12 | 2018-03-01 09:52 | 12 | 20 | 17 | 203 | 240 | AR-10.35 C/N 철피찢어짐
B43959 | AE4130M6 | 6 | 2018-03-01 | A |  | 3 | 0 |  | 3 |  |  | 강상완 | 김웅철 |  | 1122 | 3 |  | 1 |  |  | 55 | 1 |  | O | 양호 | 양호 | 양호 | 양호 | 양호 | 미정 |  |  | Y |  | 2018-03-01 10:56 | 2018-03-01 10:48 | 2018-03-01 14:40 | 2018-03-01 14:17 | 36 | 23 | 8 | 202 | 232 | AR-10.3
B43963 | AE4130M6 | 6 | 2018-03-01 | B |  | 4 | 0 |  | 4 |  |  |  | 우설식 | D98A45BFC86040BBB7E8BA9A4CF17427 | 1083 | 4 |  | 2 |  |  | 55 | 2 |  |  | 양호 | 양호 | 양호 | 양호 | 양호 | 미정 |  |  | Y |  | 2018-03-01 15:46 | 2018-03-01 15:21 | 2018-03-01 19:13 | 2018-03-01 19:02 | 41 | 11 | 25 | 197 | 232 | AR-10.3
B43967 | AE4130M6 | 6 | 2018-03-01 | B |  | 5 | 0 |  | 5 |  |  |  | 우설식 |  | 1078 | 5 |  | 3 | YES |  | 55 | 3 | YES |  | 양호 | 양호 | 양호 | 양호 | 양호 | 미정 |  |  | Y |  | 2018-03-01 20:11 | 2018-03-01 19:52 | 2018-03-01 23:45 | 2018-03-01 23:26 | 39 | 19 | 19 | 195 | 233 | AR-10.2 CN철피녹음
B43971 | AE4130M6 | 6 | 2018-03-01 | D |  | 6 | 0 |  | 6 |  |  | 송의섭 |  |  | 1086 | 6 |  | 1 |  |  | 55 | 1 |  | O | 양호 | 양호 | 양호 | 양호 | 양호 | 미정 |  |  | Y |  | 2018-03-02 00:36 | 2018-03-02 00:24 | 2018-03-02 04:05 | 2018-03-02 03:47 | 39 | 18 | 12 | 191 | 221
B43975 | SCM420HT | 6 | 2018-03-01 | D |  | 7 | 0 |  | 7 |  |  | 송의섭 |  |  | 1089 | 7 |  | 2 |  |  | 55 | 2 |  |  | 양호 | 양호 | 양호 | 양호 | 양호 | 미정 |  |  | Y |  | 2018-03-02 05:21 | 2018-03-02 04:55 | 2018-03-02 08:39 | 2018-03-02 08:20 | 50 | 19 | 26 | 179 | 224
B43979 | SCM420HT | 6 | 2018-03-02 | A |  | 8 | 0 |  | 8 | [5 empty] | 1142 | 8 |  | 3 |  |  | 55 | 3 |  |  | 양호 | 양호 | 양호 | 양호 | 양호 | 미정 |  |  | Y |  | 2018-03-02 09:29 | 2018-03-02 09:15 | 2018-03-02 12:47 | 2018-03-02 12:35 | 36 | 12 | 14 | 186 | 212 | AR-10.5
B43983 | SCM420HT | 6 | 2018-03-02 | A |  | 9 | 0 |  | 9 | [5 empty] | 1152 | 9 |  | 4 | YES |  | 55 | 4 | YES |  | 양호 | 양호 | 양호 | 양호 | 양호 | 미정 |  |  | Y |  | 2018-03-02 13:35 | 2018-03-02 13:17 | 2018-03-02 17:00 | 2018-03-02 16:46 | 30 | 14 | 18 | 191 | 223 | AR-10.2
B43987 | SCM420HT | 6 | 2018-03-02 | B |  | 10 | 0 |  | 10 |  |  |  | 우설식 |  | 1088 | 10 |  | 1 | YES |  | 55 | 1 | YES |  | 양호 | 양호 | 양호 | 양호 | 양호 | 미정 |  |  | Y |  | 2018-03-02 17:56 | 2018-03-02 17:40 | 2018-03-02 21:30 | 2018-03-02 21:09 | 40 | 21 | 16 | 193 | 230 | AR-9.85 CN고드름
B43991 | SCR440B1 | 6 | 2018-03-02 | D |  | 11 | 0 |  | 11 |  |  | 송의섭 |  |  | 1086 | 11 |  | 1 | YES |  | 55 | 1 | YES | O | 양호 | 양호 | 양호 | 양호 | 양호 | 미정 |  |  | Y |  | 2018-03-02 23:33 | 2018-03-02 23:13 | 2018-03-03 03:32 | 2018-03-03 03:06 | 103 | 26 | 20 | 212 | 259 | C/N 철피 찢어짐
A44014 | SCM420HB | 6 | 2018-03-02 | D |  | 12 | 0 |  | 12 |  |  | 송의섭 |  |  | 1086 | 12 |  | 2 |  |  | 55 | 2 |  |  | 양호 | 양호 | 양호 | 양호 | 양호 | 미정 |  |  | Y |  | 2018-03-03 03:54 | 2018-03-03 03:40 | 2018-03-03 07:17 | 2018-03-03 06:57 | 8 | 20 | 14 | 184 | 217
A44018 | SCM420HB | 6 | 2018-03-03 | A |  | 13 | 0 |  | 13 |  |  | 송의섭 |  |  | 1134 | 13 |  | 3 | NO |  | 55 | 3 | NO |  | 양호 | 양호 | 양호 | 양호 | 양호 | 미정 |  |  | Y |  | 2018-03-03 07:48 | 2018-03-03 07:30 | 2018-03-03 11:10 | 2018-03-03 10:43 | 13 | 27 | 18 | 175 | 220 | AR-9.7
A44022 | 42CRMO4MS | 6 | 2018-03-03 | A |  | 14 | 0 |  | 14 | YES |  | 강상완 |  |  | 1141 | 14 |  | 4 | YES |  | 55 | 4 | YES |  | 양호 | 양호 | 양호 | 양호 | 양호 | 미정 |  |  | Y |  | 2018-03-03 12:01 | 2018-03-03 11:45 | 2018-03-03 16:18 | 2018-03-03 15:27 | 35 | 51 | 16 | 207 | 273 | AR-10.2
A44026 | 42CRMO4MS | 6 | 2018-03-03 | C |  | 15 | 0 | 외삽1 | 1 | [5 empty] | 1089 | 15 |  | 1 |  |  | 55 | 1 |  |  | 양호 | 양호 | 양호 | 양호 | 양호 | 미정 |  |  | Y |  | 2018-03-03 17:43 | 2018-03-03 17:20 | 2018-03-03 21:17 | 2018-03-03 21:05 | 62 | 12 | 23 | 201 | 237 | AR-10.7
A44030 | SPS7 | 6 | 2018-03-03 | D |  | 16 | 0 |  | 2 |  |  | 최용선 | 김웅철 |  | 1087 | 16 |  | 2 |  |  | 55 | 2 |  |  | 양호 | 양호 | 양호 | 양호 | 양호 | 미정 |  |  | Y |  | 2018-03-03 22:16 | 2018-03-03 22:12 | 2018-03-04 02:13 | 2018-03-04 01:57 | 55 | 16 | 4 | 222 | 241
A44034 | SPS7 | 6 | 2018-03-03 | D |  | 17 | 0 |  | 3 |  |  | 장신일 |  |  | 1086 | 17 | YES | 3 | YES |  | 55 | 3 | YES |  | 양호 | 양호 | 양호 | 양호 | 양호 | 미정 |  |  | Y |  | 2018-03-04 03:03 | 2018-03-04 02:40 | 2018-03-04 06:18 | 2018-03-04 06:02 | 27 | 16 | 23 | 180 | 218
A44038 | KSG4120H | 6 | 2018-03-04 | A |  | 18 | 0 |  | 4 |  |  | 강상완 |  |  | 1130 | 1 |  | 1 |  |  | 55 | 1 |  | O | 양호 | 양호 | 양호 | 양호 | 양호 | 미정 |  |  | Y |  | 2018-03-04 07:26 | 2018-03-04 07:14 | 2018-03-04 11:00 | 2018-03-04 10:46 | 56 | 14 | 12 | 200 | 226 | AR-10.3
A44042 | KSG4120H | 6 | 2018-03-04 | A |  | 19 | 0 |  | 5 |  |  |  | 장신일 |  | 1149 | 2 |  | 2 |  |  | 55 | 2 |  |  | 양호 | 양호 | 양호 | 양호 | 양호 | 미정 |  |  | Y |  | 2018-03-04 11:19 | 2018-03-04 11:05 | 2018-03-04 14:35 | 2018-03-04 14:10 | 5 | 25 | 14 | 171 | 210 | AR-10.8
A44046 | KSG4120H | 6 | 2018-03-04 | C |  | 20 | 0 |  | 6 |  |  | 최용선 | 김웅철 |  | 1085 | 3 |  | 3 | YES |  | 55 | 3 | YES |  | 양호 | 양호 | 양호 | 양호 | 양호 | 미정 |  |  | Y |  | 2018-03-04 15:43 | 2018-03-04 15:30 | 2018-03-04 19:05 | 2018-03-04 18:53 | 55 | 12 | 13 | 190 | 215 | AR-10.3 철피녹음
A44050 | KSG4120H | 6 | 2018-03-04 | C |  | 21 | 0 |  | 7 |  |  | 강상완 |  |  | 1085 | 4 |  | 1 |  |  | 55 | 1 |  | O | 양호 | 양호 | 양호 | 양호 | 양호 | 미정 |  |  | Y |  | 2018-03-04 19:58 | 2018-03-04 19:38 | 2018-03-04 23:10 | 2018-03-04 22:53 | 33 | 17 | 20 | 175 | 212 | AR-10.1
A44054 | AE1055LS | 6 | 2018-03-04 | D |  | 22 | 0 |  | 8 |  |  | 장신일 |  |  | 1089 | 5 |  | 2 |  |  | 55 | 2 |  |  | 양호 | 양호 | 양호 | 양호 | 양호 | 미정 |  |  | Y |  | 2018-03-05 00:13 | 2018-03-04 23:53 | 2018-03-05 03:50 | 2018-03-05 03:36 | 43 | 14 | 20 | 202 | 237
A44058 | AE1055LS | 6 | 2018-03-04 | D |  | 23 | 0 |  | 9 |  |  | 장신일 |  |  | 1086 | 6 |  | 3 | YES |  | 55 | 3 | YES |  | 양호 | 양호 | 양호 | 양호 | 양호 | 미정 |  |  | Y |  | 2018-03-05 04:38 | 2018-03-05 04:24 | 2018-03-05 08:10 | 2018-03-05 07:43 | 34 | 27 | 14 | 185 | 226
A44062 | SP-AE1055LS | 6 | 2018-03-05 | B |  | 24 | 0 |  | 10 |  |  | 윤석재 |  |  | 1081 | 7 |  | 1 |  |  | 55 | 1 |  | O | 양호 | 양호 | 양호 | 양호 | 양호 | 미정 |  |  | Y |  | 2018-03-05 09:02 | 2018-03-05 08:30 | 2018-03-05 12:13 | 2018-03-05 11:52 | 20 | 21 | 32 | 170 | 223 | AR-10.45
A44066 | STB2 | 6 | 2018-03-05 | B |  | 25 | 0 | 외삽2 | 1 |  |  | 윤석재 |  |  | 1072 | 8 |  | 2 |  |  | 55 | 2 |  |  | 양호 | 양호 | 양호 | 양호 | 양호 | 미정 |  |  | Y |  | 2018-03-05 13:15 | 2018-03-05 12:52 | 2018-03-05 16:50 | 2018-03-05 16:38 | 39 | 12 | 23 | 202 | 238 | P/P180112-04 (199)
A44070 | AE1050M2 | 6 | 2018-03-05 | C |  | 26 | 0 |  | 2 |  |  | 윤호철 | 김웅철 |  | 1084 | 9 |  | 3 |  |  | 55 | 3 |  |  | 양호 | 양호 | 양호 | 양호 | 양호 | 미정 |  |  | Y |  | 2018-03-05 17:24 | 2018-03-05 17:08 | 2018-03-05 20:05 | 2018-03-05 19:49 | 18 | 16 | 16 | 145 | 177 | AR-10.3
A44074 | STB2 | 6 | 2018-03-05 | C |  | 27 | 0 |  | 3 |  |  |  | 윤석재 |  | 1099 | 10 |  | 4 | YES |  | 55 | 4 | YES |  | 양호 | 양호 | 양호 | 양호 | 양호 | 미정 |  |  | Y |  | 2018-03-05 21:39 | 2018-03-05 21:08 | 2018-03-06 01:00 | 2018-03-06 00:36 | 63 | 24 | 31 | 177 | 232
A44078 | STB2 | 6 | 2018-03-05 | D |  | 28 | 0 |  | 4 |  |  |  | 장신일 |  | 1086 | 11 |  | 1 |  |  | 55 | 1 |  |  | 양호 | 양호 | 양호 | 양호 | 양호 | 미정 |  |  | Y |  | 2018-03-06 01:49 | 2018-03-06 01:35 | 2018-03-06 05:28 | 2018-03-06 05:10 | 35 | 18 | 14 | 201 | 233
A44082 | SCR423PRH | 6 | 2018-03-06 | B |  | 29 | 0 |  | 5 |  |  | 장신일 |  |  | 1080 | 12 |  | 2 |  |  | 55 | 2 |  |  | 양호 | 양호 | 양호 | 양호 | 양호 | 미정 |  |  | Y |  | 2018-03-06 06:28 | 2018-03-06 06:07 | 2018-03-06 09:47 | 2018-03-06 09:28 | 39 | 19 | 21 | 180 | 220
A44086 | SCR423PRH | 6 | 2018-03-06 | B |  | 30 | 0 |  | 6 |  |  |  | 윤석재 |  | 1082 | 13 |  | 3 |  |  | 55 | 3 |  |  | 양호 | 양호 | 양호 | 양호 | 양호 | 미정 |  |  | Y |  | 2018-03-06 10:42 | 2018-03-06 10:25 | 2018-03-06 13:55 | 2018-03-06 13:27 | 38 | 28 | 17 | 165 | 210 | AR-10.2
A44090 | AE1055LS | 6 | 2018-03-06 | C |  | 31 | 0 |  | 7 |  |  | 윤호철 | 최용선 |  | 1088 | 14 |  | 4 | YES |  | 55 | 4 | YES |  | 양호 | 양호 | 양호 | 양호 | 양호 | 미정 |  |  | Y |  | 2018-03-06 14:42 | 2018-03-06 14:23 | 2018-03-06 18:10 | 2018-03-06 17:57 | 28 | 13 | 20 | 195 | 227 | AR-10.5
A44094 | AE1055LS | 6 | 2018-03-06 | C |  | 32 | 0 |  | 8 |  |  | 윤호철 | 김웅철 |  | 1094 | 15 |  | 1 |  |  | 55 | 1 |  |  | 양호 | 양호 | 양호 | 양호 | 양호 | 미정 |  |  | Y |  | 2018-03-06 19:09 | 2018-03-06 18:45 | 2018-03-06 22:28 | 2018-03-06 22:09 | 35 | 19 | 24 | 180 | 223 | AR-10.6
A44098 | AE1055LS | 6 | 2018-03-06 | A |  | 33 | 0 |  | 9 | [5 empty] | 1130 | 16 |  | 2 |  |  | 55 | 2 |  |  | 양호 | 양호 | 양호 | 양호 | 양호 | 미정 |  |  | Y |  | 2018-03-06 23:19 | 2018-03-06 22:50 | 2018-03-07 02:45 | 2018-03-07 02:19 | 22 | 26 | 29 | 180 | 235 | AR-10.1
A44102 | AE1055LS | 6 | 2018-03-06 | A |  | 34 | 0 |  | 10 |  |  | 강상완 |  |  | 1128 | 17 |  | 3 |  |  | 55 | 3 |  |  | 양호 | 양호 | 양호 | 양호 | 양호 | 미정 |  |  | Y |  | 2018-03-07 03:24 | 2018-03-07 03:12 | 2018-03-07 06:50 | 2018-03-07 06:33 | 27 | 17 | 12 | 189 | 218 | AR-9.8
B44084 | SCM415C2 | 6 | 2018-03-07 | B |  | 35 | 0 | 외삽3 | 1 |  |  | 윤석재 |  |  | 1083 | 1 |  | 1 |  |  | 65 | 1 |  | O | 양호 | 양호 | 양호 | 양호 | 양호 | 미정 |  |  | INGOT |  | 2018-03-07 07:51 | 2018-03-07 07:42 | 2018-03-07 10:40 | 2018-03-07 10:17 | 52 | 23 | 9 | 146 | 178 | PP-상부 열간보수후 20분가열 투입지연됌
A44110 | SM45C | 6 | 2018-03-07 | B |  | 36 | 0 |  | 2 |  |  | 윤석재 | 우설식 |  | 1089 | 2 |  | 2 | YES |  | 65 | 2 | YES |  | 양호 | 양호 | 양호 | 양호 | 양호 | 미정 |  |  | Y |  | 2018-03-07 11:45 | 2018-03-07 11:35 | 2018-03-07 15:40 | 2018-03-07 15:24 | 55 | 16 | 10 | 219 | 245 | 10
A44115 | SM45CS | 6 | 2018-03-07 | C |  | 37 | 0 |  | 3 |  |  | 최용선 | 김웅철 |  | 1085 | 3 |  | 1 |  |  | 55 | 1 |  | O | 양호 | 양호 | 양호 | 양호 | 양호 | 미정 |  |  | Y |  | 2018-03-07 17:53 | 2018-03-07 17:30 | 2018-03-07 21:00 | 2018-03-07 20:47 | 110 | 13 | 23 | 174 | 210 | AR-9.7
A44119 | ATA105 | 6 | 2018-03-07 | C |  | 38 | 0 |  | 4 |  |  | 윤호철 | 김웅철 |  | 1120 | 4 |  | 2 |  |  | 55 | 2 |  |  | 양호 | 양호 | 양호 | 양호 | 양호 | 미정 |  |  | Y |  | 2018-03-07 21:51 | 2018-03-07 21:30 | 2018-03-08 01:25 | 2018-03-08 01:08 | 30 | 17 | 21 | 197 | 235 | AR-10.7
A44123 | ATA105M2 | 6 | 2018-03-07 | A |  | 39 | 0 |  | 5 |  |  |  | 강상완 |  | 1132 | 5 |  | 3 |  |  | 55 | 3 |  |  | 양호 | 양호 | 양호 | 양호 | 양호 | 미정 |  |  | Y |  | 2018-03-08 02:22 | 2018-03-08 02:00 | 2018-03-08 05:25 | 2018-03-08 05:02 | 35 | 23 | 22 | 160 | 205 | AR-9.9
A44127 | 42CRMO4MS2 | 6 | 2018-03-08 | B |  | 40 | 0 |  | 6 | [5 empty] | 1085 | 6 |  | 4 | YES |  | 55 | 4 | YES |  | 양호 | 양호 | 양호 | 양호 | 양호 | 미정 |  |  | Y |  | 2018-03-08 06:26 | 2018-03-08 06:07 | 2018-03-08 10:10 | 2018-03-08 09:38 | 42 | 32 | 19 | 192 | 243 | AR-10
A44131 | 42CRMO4MS2 | 6 | 2018-03-08 | B |  | 41 | 0 |  | 7 |  |  | 윤석재 |  |  | 1086 | 7 |  | 1 |  |  | 55 | 1 |  |  | 양호 | 양호 | 양호 | 양호 | 양호 | 미정 |  |  | Y |  | 2018-03-08 10:29 | 2018-03-08 10:20 | 2018-03-08 14:22 | 2018-03-08 14:11 | 10 | 11 | 9 | 222 | 242 | AR-10.4
A44135 | 42CRMO4MS | 6 | 2018-03-08 | D |  | 42 | 0 |  | 8 |  |  | 장신일 |  |  | 1086 | 8 |  | 2 |  |  | 55 | 2 |  |  | 양호 | 양호 | 양호 | 양호 | 양호 | 미정 |  |  | Y |  | 2018-03-08 15:15 | 2018-03-08 15:08 | 2018-03-08 19:25 | 2018-03-08 18:59 | 46 | 26 | 7 | 223 | 257
B44104 | SNCM8 | 6 | 2018-03-08 | A |  | 43 | 0 |  | 9 | YES | 150 | 장신일 |  |  | 1144 | 9 |  | 3 | YES |  | 55 | 3 | YES |  | 양호 | 양호 | 양호 | 양호 | 양호 | 미정 |  |  | Y |  | 2018-03-09 05:36 | 2018-03-09 05:18 | 2018-03-09 10:40 | 2018-03-09 10:26 | 593 | 14 | 18 | 291 | 322 | 나팔관 체크밸브및 호스교체
B44108 | AE4330VM | 6 | 2018-03-09 | B |  | 44 | 0 | 외삽4 | 1 |  |  |  | 우설식 |  | 1080 | 10 |  | 4 | YES |  | 55 | 4 | YES |  | 양호 | 양호 | 양호 | 양호 | 양호 | 미정 |  |  | Y |  | 2018-03-09 11:10 | 2018-03-09 10:59 | 2018-03-09 15:30 | 2018-03-09 15:10 | 19 | 20 | 11 | 240 | 271 | P/P 180111-01 (219)
B44112 | AE4330VM5 | 6 | 2018-03-09 | D |  | 45 | 0 |  | 2 |  |  | 송의섭 |  |  | 1086 | 11 |  | 1 |  |  | 55 | 1 |  |  | 양호 | 양호 | 양호 | 양호 | 양호 | 미정 |  |  | Y |  | 2018-03-09 16:37 | 2018-03-09 16:22 | 2018-03-09 20:17 | 2018-03-09 19:38 | 52 | 39 | 14 | 181 | 235
A44161 | STB3D | 6 | 2018-03-09 | D |  | 46 | 0 |  | 3 |  |  | 송의섭 |  |  | 1086 | 12 |  | 2 |  |  | 55 | 2 |  |  | 양호 | 양호 | 양호 | 양호 | 양호 | 미정 |  |  | Y |  | 2018-03-09 20:36 | 2018-03-09 20:27 | 2018-03-10 00:16 | 2018-03-09 23:51 | 10 | 25 | 9 | 195 | 229
A44165 | STB2 | 6 | 2018-03-09 | A |  | 47 | 0 |  | 4 |  |  | 장신일 |  |  | 1133 | 13 |  | 3 |  |  | 55 | 3 |  |  | 양호 | 양호 | 양호 | 양호 | 양호 | 미정 |  |  | Y |  | 2018-03-10 01:00 | 2018-03-10 00:44 | 2018-03-10 05:00 | 2018-03-10 04:36 | 28 | 24 | 16 | 216 | 256 | AR-10.8
A44169 | STB2 | 6 | 2018-03-09 | A |  | 48 | 0 |  | 5 |  |  | 장신일 |  |  | 1126 | 14 |  | 4 | YES |  | 55 | 4 | YES |  | 양호 | 양호 | 양호 | 양호 | 양호 | 미정 |  |  | Y |  | 2018-03-10 05:33 | 2018-03-10 05:15 | 2018-03-10 09:18 | 2018-03-10 09:05 | 15 | 13 | 18 | 213 | 243 | AR-9.4
A44173 | STB2 | 6 | 2018-03-10 | C |  | 49 | 0 |  | 6 |  |  | 윤호철 | 김웅철 |  | 1091 | 15 |  | 1 |  |  | 55 | 1 |  |  | 양호 | 양호 | 양호 | 양호 | 양호 | 미정 |  |  | Y |  | 2018-03-10 09:55 | 2018-03-10 09:45 | 2018-03-10 14:00 | 2018-03-10 13:35 | 27 | 25 | 10 | 220 | 255 | AR-10.7
C42856 | SM10CB | 6 | 2018-03-19 | B | LADLE 중보수 첫회 | 50 | 1 |  | 1 |  |  | 최용선 |  | F858689D57854D4ABAA067004C9DFF09 | 1060 | 1 |  | 1 |  |  | 55 | 1 |  | O | 양호 | 양호 | 양호 | 양호 | 양호 | 미정 |  |  | Y |  | 2018-03-19 20:12 | 2018-03-19 20:00 | 2018-03-19 23:45 | 2018-03-19 23:04 | 13320 | 41 | 12 | 172 | 225 | P/P180104-08 (228)
C42860 | SM10C | 6 | 2018-03-19 | C |  | 51 | 2 |  | 2 | [5 empty] | 1060 | 2 |  | 2 |  |  | 55 | 2 |  |  | 양호 | 양호 | 양호 | 양호 | 양호 | 미정 |  |  | Y |  | 2018-03-20 00:43 | 2018-03-20 00:30 | 2018-03-20 04:00 | 2018-03-20 03:33 | 45 | 27 | 13 | 170 | 210
C42865 | AE15B36D2 | 6 | 2018-03-20 | A |  | 52 | 3 |  | 3 | [5 empty] | 1062 | 3 |  | 3 |  |  | 55 | 3 |  |  | 양호 | 양호 | 양호 | 양호 | 양호 | 미정 |  |  | Y |  | 2018-03-20 07:02 | 2018-03-20 06:30 | 2018-03-20 10:10 | 2018-03-20 09:50 | 150 | 20 | 32 | 168 | 220
C42869 | AE15B36D2 | 6 | 2018-03-20 | A |  | 53 | 4 |  | 4 | NO |  |  |  |  | 1081 | 4 |  | 4 | YES |  | 55 | 4 | YES |  | 양호 | 양호 | 양호 | 양호 | 양호 | 미정 |  |  | Y |  | 2018-03-20 11:06 | 2018-03-20 11:00 | 2018-03-20 14:20 | 2018-03-20 14:01 | 50 | 19 | 6 | 175 | 200
C42873 | AE4140M9 | 6 | 2018-03-20 | B |  | 54 | 5 |  | 5 |  |  | 남문희 |  |  | 1080 | 5 |  | 1 |  |  | 55 | 1 |  |  | 양호 | 양호 | 양호 | 양호 | 양호 | 미정 |  |  | Y |  | 2018-03-20 16:49 | 2018-03-20 16:35 | 2018-03-20 20:25 | 2018-03-20 19:58 | 135 | 27 | 14 | 189 | 230
C42877 | AE4140M9 | 6 | 2018-03-20 | B |  | 55 | 6 |  | 6 |  |  | 남문희 |  |  | 1067 | 6 |  | 2 |  |  | 55 | 2 |  |  | 양호 | 양호 | 양호 | 양호 | 양호 | 미정 |  |  | Y |  | 2018-03-20 21:25 | 2018-03-20 21:12 | 2018-03-21 00:55 | 2018-03-21 00:18 | 47 | 37 | 13 | 173 | 223
C42881 | ATA105 | 6 | 2018-03-20 | C |  | 56 | 7 |  | 7 | [5 empty] | 1060 | 7 |  | 3 |  |  | 55 | 3 |  |  | 양호 | 양호 | 양호 | 양호 | 양호 | 미정 |  |  | Y |  | 2018-03-21 01:54 | 2018-03-21 01:40 | 2018-03-21 05:20 | 2018-03-21 05:07 | 45 | 13 | 14 | 193 | 220
C42885 | ATA105M2 | 6 | 2018-03-21 | A |  | 57 | 8 |  | 8 | [5 empty] | 1081 | 8 |  | 4 | YES |  | 55 | 4 | YES |  | 양호 | 양호 | 양호 | 양호 | 양호 | 미정 |  |  | Y |  | 2018-03-21 06:12 | 2018-03-21 06:00 | 2018-03-21 09:30 | 2018-03-21 09:01 | 40 | 29 | 12 | 169 | 210
C42889 | ATA105M2 | 6 | 2018-03-21 | A |  | 58 | 9 |  | 9 | [5 empty] | 1082 | 9 |  | 1 |  |  | 55 | 1 |  |  | 양호 | 양호 | 양호 | 양호 | 양호 | 미정 |  |  | Y |  | 2018-03-21 10:37 | 2018-03-21 10:20 | 2018-03-21 13:20 | 2018-03-21 13:09 | 50 | 11 | 17 | 152 | 180
C42893 | SM40CM4 | 6 | 2018-03-21 | B |  | 59 | 10 |  | 10 | [5 empty] | 1082 | 10 |  | 2 |  |  | 55 | 2 |  |  | 양호 | 양호 | 양호 | 양호 | 양호 | 미정 |  |  | Y |  | 2018-03-21 15:47 | 2018-03-21 15:40 | 2018-03-21 19:00 | 2018-03-21 18:41 | 140 | 19 | 7 | 174 | 200
C42897 | SCM420HI | 6 | 2018-03-21 | B |  | 60 | 11 |  | 11 |  |  | 남문희 | 윤석재 |  | 1080 | 11 |  | 1 |  |  | 65 | 1 |  | O | 양호 | 양호 | 양호 | 양호 | 양호 | 미정 |  |  | INGOT |  | 2018-03-21 19:56 | 2018-03-21 19:42 | 2018-03-21 22:40 | 2018-03-21 22:07 | 42 | 33 | 14 | 131 | 178
C42901 | SFMN438V | 6 | 2018-03-21 | D |  | 61 | 12 |  | 12 |  |  | 남태희 |  |  | 1101 | 12 |  | 2 | YES |  | 65 | 2 | YES |  | 양호 | 양호 | 양호 | 양호 | 양호 | 미정 |  |  | Y |  | 2018-03-22 00:15 | 2018-03-22 | 2018-03-22 03:35 | 2018-03-22 03:28 | 80 | 7 | 15 | 193 | 215
C42905 | SFMN438V | 6 | 2018-03-21 | D |  | 62 | 13 |  | 13 |  |  | 남태희 |  |  | 1101 | 13 |  | 1 |  |  | 55 | 1 |  | O | 양호 | 양호 | 양호 | 양호 | 양호 | 미정 |  |  | Y |  | 2018-03-22 04:39 | 2018-03-22 04:25 | 2018-03-22 08:45 | 2018-03-22 08:28 | 50 | 17 | 14 | 229 | 260 | AR - 13.2
C42910 | SCM415HS | 6 | 2018-03-22 | A |  | 63 | 14 |  | 14 | [5 empty] | 1079 | 14 |  | 2 |  |  | 55 | 2 |  |  | 양호 | 양호 | 양호 | 양호 | 양호 | 미정 |  |  | Y |  | 2018-03-22 10:20 | 2018-03-22 10:05 | 2018-03-22 13:35 | 2018-03-22 13:18 | 80 | 17 | 15 | 178 | 210
C42914 | SCM415HS | 6 | 2018-03-22 | B |  | 64 | 15 |  | 15 |  |  |  | 남문희 |  | 1065 | 15 |  | 3 |  |  | 55 | 3 |  |  | 양호 | 양호 | 양호 | 양호 | 양호 | 미정 |  |  | Y |  | 2018-03-22 14:49 | 2018-03-22 14:35 | 2018-03-22 17:55 | 2018-03-22 17:26 | 60 | 29 | 14 | 157 | 200
C42918 | SCM435HF | 6 | 2018-03-22 | B |  | 65 | 16 |  | 1 |  |  | 남문희 |  |  | 1073 | 16 |  | 1 |  |  | 55 | 1 |  | O | 양호 | 양호 | 양호 | 양호 | 양호 | 미정 |  |  | Y |  | 2018-03-22 20:14 | 2018-03-22 20:00 | 2018-03-22 23:40 | 2018-03-22 23:32 | 125 | 8 | 14 | 198 | 220
C42922 | SM58CR | 6 | 2018-03-22 | D |  | 66 | 17 |  | 2 |  |  | 남태희 | 남문희 |  | 1101 | 17 |  | 2 |  |  | 55 | 2 |  |  | 양호 | 양호 | 양호 | 양호 | 양호 | 미정 |  |  | Y |  | 2018-03-23 00:40 | 2018-03-23 00:30 | 2018-03-23 03:55 | 2018-03-23 03:44 | 50 | 11 | 10 | 184 | 205
C42926 | SM58CR | 6 | 2018-03-22 | D |  | 67 | 18 |  | 3 |  |  | 남태희 | 남문희 |  | 1101 | 18 | YES | 3 | YES |  | 55 | 3 | YES |  | 양호 | 양호 | 양호 | 양호 | 양호 | 미정 |  |  | Y |  | 2018-03-23 05:07 | 2018-03-23 04:50 | 2018-03-23 08:30 | 2018-03-23 08:01 | 55 | 29 | 17 | 174 | 220
C42930 | SM43C | 6 | 2018-03-23 | A |  | 68 | 19 |  | 4 | [5 empty] | 1077 | 1 |  | 1 |  |  | 55 | 1 |  | O | 양호 | 양호 | 양호 | 양호 | 양호 | 미정 |  |  | Y |  | 2018-03-23 09:32 | 2018-03-23 09:20 | 2018-03-23 13:05 | 2018-03-23 12:43 | 50 | 22 | 12 | 190 | 225
C42934 | SM45C | 6 | 2018-03-23 | C |  | 69 | 20 |  | 5 | [5 empty] | 1077 | 2 |  | 2 |  |  | 55 | 2 |  |  | 양호 | 양호 | 양호 | 양호 | 양호 | 미정 |  |  | Y |  | 2018-03-23 14:23 | 2018-03-23 14:20 | 2018-03-23 17:45 | 2018-03-23 17:09 | 75 | 36 | 3 | 166 | 205
C42938 | SM45C | 6 | 2018-03-23 | C |  | 70 | 21 |  | 6 | [5 empty] | 1060 | 3 |  | 3 |  |  | 55 | 3 |  |  | 양호 | 양호 | 양호 | 양호 | 양호 | 미정 |  |  | Y |  | 2018-03-23 18:47 | 2018-03-23 18:35 | 2018-03-23 22:00 | 2018-03-23 21:37 | 50 | 23 | 12 | 170 | 205 | AR:13.4
C42942 | SM45C | 6 | 2018-03-23 | D |  | 71 | 22 |  | 7 |  |  | 남태희 |  |  | 1101 | 4 |  | 4 | YES |  | 55 | 4 | YES |  | 양호 | 양호 | 양호 | 양호 | 양호 | 미정 |  |  | Y |  | 2018-03-23 22:56 | 2018-03-23 22:35 | 2018-03-24 02:00 | 2018-03-24 01:54 | 35 | 6 | 21 | 178 | 205 | AR 13.6
C42946 | SM45C | 6 | 2018-03-23 | D |  | 72 | 23 |  | 8 |  |  | 남태희 |  |  | 1102 | 5 |  | 1 |  |  | 55 | 1 |  |  | 양호 | 양호 | 양호 | 양호 | 양호 | 미정 |  |  | Y |  | 2018-03-24 03:04 | 2018-03-24 02:40 | 2018-03-24 06:15 | 2018-03-24 06:06 | 40 | 9 | 24 | 181 | 215 | AR12.6
C42950 | SNCM438VI | 6 | 2018-03-24 | A |  | 73 | 24 |  | 9 |  |  | 남태희 | 장신일 |  | 1102 | 6 |  | 2 |  |  | 55 | 2 |  |  | 양호 | 양호 | 양호 | 양호 | 양호 | 미정 |  |  | INGOT |  | 2018-03-24 07:10 | 2018-03-24 07:05 | 2018-03-24 10:40 | 2018-03-24 09:28 | 50 | 72 | 5 | 138 | 215 | AR 12.1
C42954 | 20MOCRS4HM | 6 | 2018-03-24 | A |  | 74 | 25 |  | 1 |  |  | 남태희 | 장신일 |  | 1101 | 7 |  | 3 | YES |  | 55 | 3 | YES |  | 양호 | 양호 | 양호 | 양호 | 양호 | 미정 |  |  | Y |  | 2018-03-24 11:43 | 2018-03-24 11:30 | 2018-03-24 14:40 | 2018-03-24 14:16 | 50 | 24 | 13 | 153 | 190 | P/P180116---06--218 잔존265
C42958 | SBC70L | 6 | 2018-03-24 | C |  | 75 | 26 |  | 2 | [5 empty] | 1060 | 8 |  | 1 |  |  | 55 | 1 |  | O | 양호 | 양호 | 양호 | 양호 | 양호 | 미정 |  |  | Y |  | 2018-03-24 16:31 | 2018-03-24 16:25 | 2018-03-24 20:10 | 2018-03-24 19:56 | 105 | 14 | 6 | 205 | 225 | AR:13.0
C42962 | SBC70L | 6 | 2018-03-24 | C |  | 76 | 27 |  | 3 | [5 empty] | 1060 | 9 |  | 2 |  |  | 55 | 2 |  |  | 양호 | 양호 | 양호 | 양호 | 양호 | 미정 |  |  | Y |  | 2018-03-24 21:03 | 2018-03-24 20:55 | 2018-03-25 00:45 | 2018-03-25 00:36 | 45 | 9 | 8 | 214 | 230
C42966 | SBC70L | 6 | 2018-03-24 | D |  | 77 | 28 |  | 4 |  |  | 남태희 |  |  | 1101 | 10 |  | 3 |  |  | 55 | 3 |  |  | 양호 | 양호 | 양호 | 양호 | 양호 | 미정 |  |  | Y |  | 2018-03-25 01:36 | 2018-03-25 01:20 | 2018-03-25 05:20 | 2018-03-25 05:11 | 35 | 9 | 16 | 214 | 240 | AR 127
C43000 | SCM440J | 6 | 2018-03-25 | B |  | 78 | 29 |  | 5 |  |  | 남태희 |  |  | 1099 | 11 |  | 4 |  |  | 55 | 4 |  |  | 양호 | 양호 | 양호 | 양호 | 양호 | 미정 |  |  | Y |  | 2018-03-25 06:20 | 2018-03-25 05:55 | 2018-03-25 09:40 | 2018-03-25 09:22 | 35 | 18 | 25 | 183 | 225
C43004 | SCM440J | 6 | 2018-03-25 | B |  | 79 | 30 |  | 6 | YES |  | 남문희 |  |  | 1091 | 12 |  | 1 |  |  | 55 | 1 |  |  | 양호 | 양호 | 양호 | 양호 | 양호 | 미정 |  |  | Y |  | 2018-03-25 10:43 | 2018-03-25 10:35 | 2018-03-25 14:10 | 2018-03-25 13:30 | 55 | 40 | 8 | 167 | 215 | AR 13.6
C43008 | SCM440HF | 6 | 2018-03-25 | C |  | 80 | 31 |  | 1 | [5 empty] | 1060 | 13 |  | 2 |  |  | 55 | 2 |  |  | 양호 | 양호 | 양호 | 양호 | 양호 | 미정 |  |  | Y |  | 2018-03-25 15:19 | 2018-03-25 15:00 | 2018-03-25 19:00 | 2018-03-25 18:10 | 50 | 50 | 19 | 171 | 240 | P/P교체, 180110-01-218, 잔존:150mm
C43012 | 20MNV6 | 6 | 2018-03-25 | C |  | 81 | 32 |  | 2 | [5 empty] | 1060 | 14 |  | 3 |  |  | 55 | 3 |  |  | 양호 | 양호 | 양호 | 양호 | 양호 | 미정 |  |  | Y |  | 2018-03-25 19:51 | 2018-03-25 19:40 | 2018-03-25 23:15 | 2018-03-25 23:07 | 40 | 8 | 11 | 196 | 215 | AR:13.5
C43016 | 20MNV6 | 6 | 2018-03-25 | D |  | 82 | 33 |  | 3 |  |  | 남태희 |  |  | 1101 | 15 |  | 4 | YES |  | 55 | 4 | YES |  | 양호 | 양호 | 양호 | 양호 | 양호 | 미정 |  |  | Y |  | 2018-03-26 00:34 | 2018-03-26 | 2018-03-26 03:45 | 2018-03-26 03:38 | 45 | 7 | 34 | 184 | 225 | AR 11.9
C43020 | SCM420HT | 6 | 2018-03-25 | D |  | 83 | 34 |  | 4 |  |  | 남태희 |  |  | 1102 | 16 |  | 1 |  |  | 55 | 1 |  |  | 양호 | 양호 | 양호 | 양호 | 양호 | 미정 |  |  | Y |  | 2018-03-26 04:50 | 2018-03-26 04:35 | 2018-03-26 08:25 | 2018-03-26 08:10 | 50 | 15 | 15 | 200 | 230 | AR 11.9
C43024 | SCM420HT | 6 | 2018-03-26 | B |  | 84 | 35 |  | 5 |  |  | 남문희 |  |  | 1096 | 17 |  | 2 |  |  | 55 | 2 |  |  | 양호 | 양호 | 양호 | 양호 | 양호 | 미정 |  |  | Y |  | 2018-03-26 09:57 | 2018-03-26 09:50 | 2018-03-26 13:30 | 2018-03-26 13:08 | 85 | 22 | 7 | 191 | 220 | AR 11.3
C43028 | SCM420HT | 6 | 2018-03-26 | C |  | 85 | 36 |  | 6 |  |  | 남문희 |  |  | 1060 | 18 |  | 3 |  |  | 55 | 3 |  |  | 양호 | 양호 | 양호 | 양호 | 양호 | 미정 |  |  | Y |  | 2018-03-26 14:34 | 2018-03-26 14:15 | 2018-03-26 17:50 | 2018-03-26 17:24 | 45 | 26 | 19 | 170 | 215
C43032 | SCM420HT | 6 | 2018-03-26 | C |  | 86 | 37 |  | 7 | [5 empty] | 1060 | 19 |  | 4 |  |  | 55 | 4 |  |  | 양호 | 양호 | 양호 | 양호 | 양호 | 미정 |  |  | Y |  | 2018-03-26 18:57 | 2018-03-26 18:45 | 2018-03-26 22:20 | 2018-03-26 21:49 | 55 | 31 | 12 | 172 | 215 | 과침식으로대보수처리함
B76780 | SM45CM3 | 6 | -287861 | A |  | 47 | 0 |  | 8 |  |  | 김민곤 | 남문희 |  | 1095 | 10 |  | 1 |  |  | 55 | 1 |  |  | 양호 | 양호 | 양호 | 양호 | 양호 | 미정 |  |  | Y |  | 2023-05-04 10:04 | 2023-05-04 09:39 | -287861 |  | 28 |  | 25 |  | -479382339 | AR-10.2